## Sheet1
Proyecto | Cilindro N° | Código de mezcla | Tipo de mezcla | Localización | Toma | Rotura | Publicación | Edad (días) | Resistencia nominal (MPa) | Resistencia (MPa) | Resistencia (%) | TIPO ELEMENTO | Resistencia nominal (MPa) llave | Llave | Fecha Descarga | Estado | Fecha Primera Aparición | Resistencia Teórica (MPa) | Diferencia (MPa)
27914 - ALBURA PPTO C | 1 | No especificado | Concreto | Pilote #48 torre 4 | 2026-02-21 | 2026-03-21 | 2026-03-24 | 28 | 31 | 36.6 | 118.1 | TREMIE | 34 | TREMIE-34-28 | 2026-10-22 | NUEVO | 2026-10-22 |  | 5.6
27914 - ALBURA PPTO C | 1 | No especificado | Concreto | Pilote #48 torre 4 | 2026-02-21 | 2026-03-21 | 2026-03-24 | 28 | 31 | 37 | 119.4 | TREMIE | 34 | TREMIE-34-28 | 2026-10-22 | NUEVO | 2026-10-22 |  | 6
27914 - ALBURA PPTO C | 1 | No especificado | Concreto | Pilote #48 torre 4 | 2026-02-21 | 2026-03-21 | 2026-03-24 | 28 | 31 | 36.1 | 116.5 | TREMIE | 34 | TREMIE-34-28 | 2026-10-22 | NUEVO | 2026-10-22 |  | 5.1
27914 - ALBURA PPTO C | 1 | No especificado | Concreto | Pilote # 48 - Torre 4 | 2026-02-21 | 2026-03-07 | 2026-03-20 | 14 | 31 | 31.2 | 100.6 | TREMIE | 34 | TREMIE-34-14 | 2026-10-22 | NUEVO | 2026-10-22 |  | 0.2
27914 - ALBURA PPTO C | 1 | No especificado | Concreto | Pilote # 48 - Torre 4 | 2026-02-21 | 2026-03-07 | 2026-03-20 | 14 | 31 | 32.7 | 105.5 | TREMIE | 34 | TREMIE-34-14 | 2026-10-22 | NUEVO | 2026-10-22 |  | 1.7
27914 - ALBURA PPTO C | 1 | No especificado | Concreto | Pilote # 48 - Torre 4 | 2026-02-21 | 2026-03-07 | 2026-03-20 | 14 | 31 | 31.8 | 102.6 | TREMIE | 34 | TREMIE-34-14 | 2026-10-22 | NUEVO | 2026-10-22 |  | 0.8
27914 - ALBURA PPTO C | 1 | No especificado | Concreto | Pilote # 48 - Torre 4 | 2026-02-21 | 2026-02-28 | 2026-03-06 | 7 | 31 | 27.9 | 90 | TREMIE | 34 | TREMIE-34-7 | 2026-10-22 | NUEVO | 2026-10-22 |  | -3.1
27914 - ALBURA PPTO C | 1 | No especificado | Concreto | Pilote # 48 - Torre 4 | 2026-02-21 | 2026-02-28 | 2026-03-06 | 7 | 31 | 28.3 | 91.3 | TREMIE | 34 | TREMIE-34-7 | 2026-10-22 | NUEVO | 2026-10-22 |  | -2.7
27914 - ALBURA PPTO C | 1 | No especificado | Concreto | Pilote # 48 - Torre 4 | 2026-02-21 | 2026-02-28 | 2026-03-06 | 7 | 31 | 28.4 | 91.6 | TREMIE | 34 | TREMIE-34-7 | 2026-10-22 | NUEVO | 2026-10-22 |  | -2.6
27914 - ALBURA PPTO C | 10 | No especificado | Concreto | Pilote # 62 torre 4 | 2026-02-27 | 2026-03-27 | 2026-03-30 | 28 | 31 | 35.4 | 114.2 | TREMIE | 34 | TREMIE-34-28 | 2026-10-22 | NUEVO | 2026-10-22 |  | 4.4
27914 - ALBURA PPTO C | 10 | No especificado | Concreto | Pilote # 62 torre 4 | 2026-02-27 | 2026-03-27 | 2026-03-30 | 28 | 31 | 35.9 | 115.8 | TREMIE | 34 | TREMIE-34-28 | 2026-10-22 | NUEVO | 2026-10-22 |  | 4.9
27914 - ALBURA PPTO C | 10 | No especificado | Concreto | Pilote # 62 torre 4 | 2026-02-27 | 2026-03-27 | 2026-03-30 | 28 | 31 | 34.9 | 112.6 | TREMIE | 34 | TREMIE-34-28 | 2026-10-22 | NUEVO | 2026-10-22 |  | 3.9
27914 - ALBURA PPTO C | 10 | No especificado | Concreto | Pilote # 62 - Torre 4 | 2026-02-27 | 2026-03-13 | 2026-03-20 | 14 | 31 | 29.8 | 96.1 | TREMIE | 34 | TREMIE-34-14 | 2026-10-22 | NUEVO | 2026-10-22 |  | -1.2
27914 - ALBURA PPTO C | 10 | No especificado | Concreto | Pilote # 62 - Torre 4 | 2026-02-27 | 2026-03-13 | 2026-03-20 | 14 | 31 | 30.2 | 97.4 | TREMIE | 34 | TREMIE-34-14 | 2026-10-22 | NUEVO | 2026-10-22 |  | -0.8
27914 - ALBURA PPTO C | 10 | No especificado | Concreto | Pilote # 62 - Torre 4 | 2026-02-27 | 2026-03-13 | 2026-03-20 | 14 | 31 | 29.6 | 95.5 | TREMIE | 34 | TREMIE-34-14 | 2026-10-22 | NUEVO | 2026-10-22 |  | -1.4
27914 - ALBURA PPTO C | 10 | No especificado | Concreto | Pilote # 62 - Torre 4 | 2026-02-27 | 2026-03-06 | 2026-03-20 | 7 | 31 | 24.8 | 80 | TREMIE | 34 | TREMIE-34-7 | 2026-10-22 | NUEVO | 2026-10-22 |  | -6.2
27914 - ALBURA PPTO C | 10 | No especificado | Concreto | Pilote # 62 - Torre 4 | 2026-02-27 | 2026-03-06 | 2026-03-20 | 7 | 31 | 24.4 | 78.7 | TREMIE | 34 | TREMIE-34-7 | 2026-10-22 | NUEVO | 2026-10-22 |  | -6.6
27914 - ALBURA PPTO C | 10 | No especificado | Concreto | Pilote # 62 - Torre 4 | 2026-02-27 | 2026-03-06 | 2026-03-20 | 7 | 31 | 25.2 | 81.3 | TREMIE | 34 | TREMIE-34-7 | 2026-10-22 | NUEVO | 2026-10-22 |  | -5.8
27914 - ALBURA PPTO C | 100 | No especificado | Concreto | Pilote #28 T3 | 2026-04-24 | 2026-05-22 | 2026-05-22 | 28 | 31 | 40.9 | 131.9 | TREMIE | 34 | TREMIE-34-28 | 2026-10-22 | NUEVO | 2026-10-22 |  | 9.9
27914 - ALBURA PPTO C | 100 | No especificado | Concreto | Pilote #28 T3 | 2026-04-24 | 2026-05-22 | 2026-05-22 | 28 | 31 | 39.9 | 128.7 | TREMIE | 34 | TREMIE-34-28 | 2026-10-22 | NUEVO | 2026-10-22 |  | 8.9
27914 - ALBURA PPTO C | 100 | No especificado | Concreto | Pilote #28 T3 | 2026-04-24 | 2026-05-22 | 2026-05-22 | 28 | 31 | 40.5 | 130.6 | TREMIE | 34 | TREMIE-34-28 | 2026-10-22 | NUEVO | 2026-10-22 |  | 9.5
27914 - ALBURA PPTO C | 100 | No especificado | Concreto | Pilote # 28 - Torre 3 | 2026-04-24 | 2026-05-08 | 2026-05-11 | 14 | 31 | 36.2 | 116.8 | TREMIE | 34 | TREMIE-34-14 | 2026-10-22 | NUEVO | 2026-10-22 |  | 5.2
27914 - ALBURA PPTO C | 100 | No especificado | Concreto | Pilote # 28 - Torre 3 | 2026-04-24 | 2026-05-08 | 2026-05-11 | 14 | 31 | 35.7 | 115.2 | TREMIE | 34 | TREMIE-34-14 | 2026-10-22 | NUEVO | 2026-10-22 |  | 4.7
27914 - ALBURA PPTO C | 100 | No especificado | Concreto | Pilote # 28 - Torre 3 | 2026-04-24 | 2026-05-08 | 2026-05-11 | 14 | 31 | 35 | 112.9 | TREMIE | 34 | TREMIE-34-14 | 2026-10-22 | NUEVO | 2026-10-22 |  | 4
27914 - ALBURA PPTO C | 100 | No especificado | Concreto | Pilote # 28 - Torre 3 | 2026-04-24 | 2026-05-01 | 2026-05-06 | 7 | 31 | 33.8 | 109 | TREMIE | 34 | TREMIE-34-7 | 2026-10-22 | NUEVO | 2026-10-22 |  | 2.8
27914 - ALBURA PPTO C | 100 | No especificado | Concreto | Pilote # 28 - Torre 3 | 2026-04-24 | 2026-05-01 | 2026-05-06 | 7 | 31 | 32.9 | 106.1 | TREMIE | 34 | TREMIE-34-7 | 2026-10-22 | NUEVO | 2026-10-22 |  | 1.9
27914 - ALBURA PPTO C | 100 | No especificado | Concreto | Pilote # 28 - Torre 3 | 2026-04-24 | 2026-05-01 | 2026-05-06 | 7 | 31 | 32.3 | 104.2 | TREMIE | 34 | TREMIE-34-7 | 2026-10-22 | NUEVO | 2026-10-22 |  | 1.3
27914 - ALBURA PPTO C | 101 | No especificado | Concreto | Pilote #7 T3 | 2026-04-24 | 2026-05-22 | 2026-05-22 | 28 | 31 | 43.2 | 139.4 | TREMIE | 34 | TREMIE-34-28 | 2026-10-22 | NUEVO | 2026-10-22 |  | 12.2
27914 - ALBURA PPTO C | 101 | No especificado | Concreto | Pilote #7 T3 | 2026-04-24 | 2026-05-22 | 2026-05-22 | 28 | 31 | 43.8 | 141.3 | TREMIE | 34 | TREMIE-34-28 | 2026-10-22 | NUEVO | 2026-10-22 |  | 12.8
27914 - ALBURA PPTO C | 101 | No especificado | Concreto | Pilote #7 T3 | 2026-04-24 | 2026-05-22 | 2026-05-22 | 28 | 31 | 42.6 | 137.4 | TREMIE | 34 | TREMIE-34-28 | 2026-10-22 | NUEVO | 2026-10-22 |  | 11.6
27914 - ALBURA PPTO C | 101 | No especificado | Concreto | Pilote # 7 - Torre 3 | 2026-04-24 | 2026-05-08 | 2026-05-11 | 14 | 31 | 38.6 | 124.5 | TREMIE | 34 | TREMIE-34-14 | 2026-10-22 | NUEVO | 2026-10-22 |  | 7.6
27914 - ALBURA PPTO C | 101 | No especificado | Concreto | Pilote # 7 - Torre 3 | 2026-04-24 | 2026-05-08 | 2026-05-11 | 14 | 31 | 37.6 | 121.3 | TREMIE | 34 | TREMIE-34-14 | 2026-10-22 | NUEVO | 2026-10-22 |  | 6.6
27914 - ALBURA PPTO C | 101 | No especificado | Concreto | Pilote # 7 - Torre 3 | 2026-04-24 | 2026-05-08 | 2026-05-11 | 14 | 31 | 37.4 | 120.6 | TREMIE | 34 | TREMIE-34-14 | 2026-10-22 | NUEVO | 2026-10-22 |  | 6.4
27914 - ALBURA PPTO C | 101 | No especificado | Concreto | Pilote # 7 - Torre 3 | 2026-04-24 | 2026-05-01 | 2026-05-06 | 7 | 31 | 33.5 | 108.1 | TREMIE | 34 | TREMIE-34-7 | 2026-10-22 | NUEVO | 2026-10-22 |  | 2.5
27914 - ALBURA PPTO C | 101 | No especificado | Concreto | Pilote # 7 - Torre 3 | 2026-04-24 | 2026-05-01 | 2026-05-06 | 7 | 31 | 32.6 | 105.2 | TREMIE | 34 | TREMIE-34-7 | 2026-10-22 | NUEVO | 2026-10-22 |  | 1.6
27914 - ALBURA PPTO C | 101 | No especificado | Concreto | Pilote # 7 - Torre 3 | 2026-04-24 | 2026-05-01 | 2026-05-06 | 7 | 31 | 32.4 | 104.5 | TREMIE | 34 | TREMIE-34-7 | 2026-10-22 | NUEVO | 2026-10-22 |  | 1.4
27914 - ALBURA PPTO C | 102 | No especificado | Concreto | Pilote plataforma #64 | 2026-04-24 | 2026-05-22 | 2026-05-22 | 28 | 21 | 24.9 | 118.6 | TREMIE | 21 | TREMIE-21-28 | 2026-10-22 | NUEVO | 2026-10-22 | 21 | 3.9
27914 - ALBURA PPTO C | 102 | No especificado | Concreto | Pilote plataforma #64 | 2026-04-24 | 2026-05-22 | 2026-05-22 | 28 | 21 | 25.1 | 119.5 | TREMIE | 21 | TREMIE-21-28 | 2026-10-22 | NUEVO | 2026-10-22 | 21 | 4.1
27914 - ALBURA PPTO C | 102 | No especificado | Concreto | Pilote plataforma #64 | 2026-04-24 | 2026-05-22 | 2026-05-22 | 28 | 21 | 24.5 | 116.7 | TREMIE | 21 | TREMIE-21-28 | 2026-10-22 | NUEVO | 2026-10-22 | 21 | 3.5
27914 - ALBURA PPTO C | 102 | No especificado | Concreto | Pilote plataforma # 64 | 2026-04-24 | 2026-05-08 | 2026-05-11 | 14 | 21 | 22.8 | 108.6 | TREMIE | 21 | TREMIE-21-14 | 2026-10-22 | NUEVO | 2026-10-22 | 14.84 | 1.8
27914 - ALBURA PPTO C | 102 | No especificado | Concreto | Pilote plataforma # 64 | 2026-04-24 | 2026-05-08 | 2026-05-11 | 14 | 21 | 22.4 | 106.7 | TREMIE | 21 | TREMIE-21-14 | 2026-10-22 | NUEVO | 2026-10-22 | 14.84 | 1.4
27914 - ALBURA PPTO C | 102 | No especificado | Concreto | Pilote plataforma # 64 | 2026-04-24 | 2026-05-08 | 2026-05-11 | 14 | 21 | 21.8 | 103.8 | TREMIE | 21 | TREMIE-21-14 | 2026-10-22 | NUEVO | 2026-10-22 | 14.84 | 0.8
27914 - ALBURA PPTO C | 102 | No especificado | Concreto | Pilote plataforma # 64 | 2026-04-24 | 2026-05-01 | 2026-05-06 | 7 | 21 | 18.7 | 89 | TREMIE | 21 | TREMIE-21-7 | 2026-10-22 | NUEVO | 2026-10-22 | 11.76 | -2.3
27914 - ALBURA PPTO C | 102 | No especificado | Concreto | Pilote plataforma # 64 | 2026-04-24 | 2026-05-01 | 2026-05-06 | 7 | 21 | 18.5 | 88.1 | TREMIE | 21 | TREMIE-21-7 | 2026-10-22 | NUEVO | 2026-10-22 | 11.76 | -2.5
27914 - ALBURA PPTO C | 102 | No especificado | Concreto | Pilote plataforma # 64 | 2026-04-24 | 2026-05-01 | 2026-05-06 | 7 | 21 | 18.1 | 86.2 | TREMIE | 21 | TREMIE-21-7 | 2026-10-22 | NUEVO | 2026-10-22 | 11.76 | -2.9
27914 - ALBURA PPTO C | 103 | No especificado | Concreto | Pilote #61 T3 | 2026-04-25 | 2026-05-23 | 2026-05-25 | 28 | 31 | 37.1 | 119.7 | TREMIE | 34 | TREMIE-34-28 | 2026-10-22 | NUEVO | 2026-10-22 |  | 6.1
27914 - ALBURA PPTO C | 103 | No especificado | Concreto | Pilote #61 T3 | 2026-04-25 | 2026-05-23 | 2026-05-25 | 28 | 31 | 37.7 | 121.6 | TREMIE | 34 | TREMIE-34-28 | 2026-10-22 | NUEVO | 2026-10-22 |  | 6.7
27914 - ALBURA PPTO C | 103 | No especificado | Concreto | Pilote #61 T3 | 2026-04-25 | 2026-05-23 | 2026-05-25 | 28 | 31 | 36.6 | 118.1 | TREMIE | 34 | TREMIE-34-28 | 2026-10-22 | NUEVO | 2026-10-22 |  | 5.6
27914 - ALBURA PPTO C | 103 | No especificado | Concreto | Pilote # 61 - Torre 3 | 2026-04-25 | 2026-05-09 | 2026-05-12 | 14 | 31 | 31.2 | 100.6 | TREMIE | 34 | TREMIE-34-14 | 2026-10-22 | NUEVO | 2026-10-22 |  | 0.2
27914 - ALBURA PPTO C | 103 | No especificado | Concreto | Pilote # 61 - Torre 3 | 2026-04-25 | 2026-05-09 | 2026-05-12 | 14 | 31 | 30.6 | 98.7 | TREMIE | 34 | TREMIE-34-14 | 2026-10-22 | NUEVO | 2026-10-22 |  | -0.4
27914 - ALBURA PPTO C | 103 | No especificado | Concreto | Pilote # 61 - Torre 3 | 2026-04-25 | 2026-05-09 | 2026-05-12 | 14 | 31 | 30.1 | 97.1 | TREMIE | 34 | TREMIE-34-14 | 2026-10-22 | NUEVO | 2026-10-22 |  | -0.9
27914 - ALBURA PPTO C | 103 | No especificado | Concreto | Pilote # 61 - Torre 3 | 2026-04-25 | 2026-05-02 | 2026-05-06 | 7 | 31 | 27.7 | 89.4 | TREMIE | 34 | TREMIE-34-7 | 2026-10-22 | NUEVO | 2026-10-22 |  | -3.3
27914 - ALBURA PPTO C | 103 | No especificado | Concreto | Pilote # 61 - Torre 3 | 2026-04-25 | 2026-05-02 | 2026-05-06 | 7 | 31 | 27.1 | 87.4 | TREMIE | 34 | TREMIE-34-7 | 2026-10-22 | NUEVO | 2026-10-22 |  | -3.9
27914 - ALBURA PPTO C | 103 | No especificado | Concreto | Pilote # 61 - Torre 3 | 2026-04-25 | 2026-05-02 | 2026-05-06 | 7 | 31 | 26.4 | 85.2 | TREMIE | 34 | TREMIE-34-7 | 2026-10-22 | NUEVO | 2026-10-22 |  | -4.6
27914 - ALBURA PPTO C | 104 | No especificado | Concreto | Pilote plataforma #93 | 2026-04-25 | 2026-05-23 | 2026-05-25 | 28 | 21 | 31.3 | 149 | TREMIE | 21 | TREMIE-21-28 | 2026-10-22 | NUEVO | 2026-10-22 | 21 | 10.3
27914 - ALBURA PPTO C | 104 | No especificado | Concreto | Pilote plataforma #93 | 2026-04-25 | 2026-05-23 | 2026-05-25 | 28 | 21 | 30.3 | 144.3 | TREMIE | 21 | TREMIE-21-28 | 2026-10-22 | NUEVO | 2026-10-22 | 21 | 9.3
27914 - ALBURA PPTO C | 104 | No especificado | Concreto | Pilote plataforma #93 | 2026-04-25 | 2026-05-23 | 2026-05-25 | 28 | 21 | 30 | 142.9 | TREMIE | 21 | TREMIE-21-28 | 2026-10-22 | NUEVO | 2026-10-22 | 21 | 9
27914 - ALBURA PPTO C | 104 | No especificado | Concreto | Pilote plataforma # 93 | 2026-04-25 | 2026-05-09 | 2026-05-12 | 14 | 21 | 26.7 | 127.1 | TREMIE | 21 | TREMIE-21-14 | 2026-10-22 | NUEVO | 2026-10-22 | 14.84 | 5.7
27914 - ALBURA PPTO C | 104 | No especificado | Concreto | Pilote plataforma # 93 | 2026-04-25 | 2026-05-09 | 2026-05-12 | 14 | 21 | 26.2 | 124.8 | TREMIE | 21 | TREMIE-21-14 | 2026-10-22 | NUEVO | 2026-10-22 | 14.84 | 5.2
27914 - ALBURA PPTO C | 104 | No especificado | Concreto | Pilote plataforma # 93 | 2026-04-25 | 2026-05-09 | 2026-05-12 | 14 | 21 | 26.2 | 124.8 | TREMIE | 21 | TREMIE-21-14 | 2026-10-22 | NUEVO | 2026-10-22 | 14.84 | 5.2
27914 - ALBURA PPTO C | 104 | No especificado | Concreto | Pilote plataforma # 93 | 2026-04-25 | 2026-05-02 | 2026-05-06 | 7 | 21 | 26.4 | 125.7 | TREMIE | 21 | TREMIE-21-7 | 2026-10-22 | NUEVO | 2026-10-22 | 11.76 | 5.4
27914 - ALBURA PPTO C | 104 | No especificado | Concreto | Pilote plataforma # 93 | 2026-04-25 | 2026-05-02 | 2026-05-06 | 7 | 21 | 25.8 | 122.9 | TREMIE | 21 | TREMIE-21-7 | 2026-10-22 | NUEVO | 2026-10-22 | 11.76 | 4.8
27914 - ALBURA PPTO C | 104 | No especificado | Concreto | Pilote plataforma # 93 | 2026-04-25 | 2026-05-02 | 2026-05-06 | 7 | 21 | 25.4 | 121 | TREMIE | 21 | TREMIE-21-7 | 2026-10-22 | NUEVO | 2026-10-22 | 11.76 | 4.4
27914 - ALBURA PPTO C | 105 | No especificado | Concreto | Pilote plataforma #119 | 2026-04-27 | 2026-05-25 | 2026-05-25 | 28 | 21 | 29.8 | 141.9 | TREMIE | 21 | TREMIE-21-28 | 2026-10-22 | NUEVO | 2026-10-22 | 21 | 8.8
27914 - ALBURA PPTO C | 105 | No especificado | Concreto | Pilote plataforma #119 | 2026-04-27 | 2026-05-25 | 2026-05-25 | 28 | 21 | 28.9 | 137.6 | TREMIE | 21 | TREMIE-21-28 | 2026-10-22 | NUEVO | 2026-10-22 | 21 | 7.9
27914 - ALBURA PPTO C | 105 | No especificado | Concreto | Pilote plataforma #119 | 2026-04-27 | 2026-05-25 | 2026-05-25 | 28 | 21 | 28.6 | 136.2 | TREMIE | 21 | TREMIE-21-28 | 2026-10-22 | NUEVO | 2026-10-22 | 21 | 7.6
27914 - ALBURA PPTO C | 105 | No especificado | Concreto | Pilote plataforma # 119 | 2026-04-27 | 2026-05-11 | 2026-05-12 | 14 | 21 | 25.4 | 121 | TREMIE | 21 | TREMIE-21-14 | 2026-10-22 | NUEVO | 2026-10-22 | 14.84 | 4.4
27914 - ALBURA PPTO C | 105 | No especificado | Concreto | Pilote plataforma # 119 | 2026-04-27 | 2026-05-11 | 2026-05-12 | 14 | 21 | 25.3 | 120.5 | TREMIE | 21 | TREMIE-21-14 | 2026-10-22 | NUEVO | 2026-10-22 | 14.84 | 4.3
27914 - ALBURA PPTO C | 105 | No especificado | Concreto | Pilote plataforma # 119 | 2026-04-27 | 2026-05-11 | 2026-05-12 | 14 | 21 | 24.8 | 118.1 | TREMIE | 21 | TREMIE-21-14 | 2026-10-22 | NUEVO | 2026-10-22 | 14.84 | 3.8
27914 - ALBURA PPTO C | 105 | No especificado | Concreto | Pilote plataforma # 119 | 2026-04-27 | 2026-05-04 | 2026-05-06 | 7 | 21 | 24.1 | 114.8 | TREMIE | 21 | TREMIE-21-7 | 2026-10-22 | NUEVO | 2026-10-22 | 11.76 | 3.1
27914 - ALBURA PPTO C | 105 | No especificado | Concreto | Pilote plataforma # 119 | 2026-04-27 | 2026-05-04 | 2026-05-06 | 7 | 21 | 23.6 | 112.4 | TREMIE | 21 | TREMIE-21-7 | 2026-10-22 | NUEVO | 2026-10-22 | 11.76 | 2.6
27914 - ALBURA PPTO C | 105 | No especificado | Concreto | Pilote plataforma # 119 | 2026-04-27 | 2026-05-04 | 2026-05-06 | 7 | 21 | 23.6 | 112.4 | TREMIE | 21 | TREMIE-21-7 | 2026-10-22 | NUEVO | 2026-10-22 | 11.76 | 2.6
27914 - ALBURA PPTO C | 106 | No especificado | Concreto | Pilote plataforma #74 | 2026-04-27 | 2026-05-25 | 2026-05-25 | 28 | 21 | 30.2 | 143.8 | TREMIE | 21 | TREMIE-21-28 | 2026-10-22 | NUEVO | 2026-10-22 | 21 | 9.2
27914 - ALBURA PPTO C | 106 | No especificado | Concreto | Pilote plataforma #74 | 2026-04-27 | 2026-05-25 | 2026-05-25 | 28 | 21 | 30.1 | 143.3 | TREMIE | 21 | TREMIE-21-28 | 2026-10-22 | NUEVO | 2026-10-22 | 21 | 9.1
27914 - ALBURA PPTO C | 106 | No especificado | Concreto | Pilote plataforma #74 | 2026-04-27 | 2026-05-25 | 2026-05-25 | 28 | 21 | 29.8 | 141.9 | TREMIE | 21 | TREMIE-21-28 | 2026-10-22 | NUEVO | 2026-10-22 | 21 | 8.8
27914 - ALBURA PPTO C | 106 | No especificado | Concreto | Pilote plataforma # 74 | 2026-04-27 | 2026-05-11 | 2026-05-12 | 14 | 21 | 26 | 123.8 | TREMIE | 21 | TREMIE-21-14 | 2026-10-22 | NUEVO | 2026-10-22 | 14.84 | 5
27914 - ALBURA PPTO C | 106 | No especificado | Concreto | Pilote plataforma # 74 | 2026-04-27 | 2026-05-11 | 2026-05-12 | 14 | 21 | 25.6 | 121.9 | TREMIE | 21 | TREMIE-21-14 | 2026-10-22 | NUEVO | 2026-10-22 | 14.84 | 4.6
27914 - ALBURA PPTO C | 106 | No especificado | Concreto | Pilote plataforma # 74 | 2026-04-27 | 2026-05-11 | 2026-05-12 | 14 | 21 | 24.9 | 118.6 | TREMIE | 21 | TREMIE-21-14 | 2026-10-22 | NUEVO | 2026-10-22 | 14.84 | 3.9
27914 - ALBURA PPTO C | 106 | No especificado | Concreto | Pilote plataforma # 74 | 2026-04-27 | 2026-05-04 | 2026-05-06 | 7 | 21 | 22.5 | 107.1 | TREMIE | 21 | TREMIE-21-7 | 2026-10-22 | NUEVO | 2026-10-22 | 11.76 | 1.5
27914 - ALBURA PPTO C | 106 | No especificado | Concreto | Pilote plataforma # 74 | 2026-04-27 | 2026-05-04 | 2026-05-06 | 7 | 21 | 22.1 | 105.2 | TREMIE | 21 | TREMIE-21-7 | 2026-10-22 | NUEVO | 2026-10-22 | 11.76 | 1.1
27914 - ALBURA PPTO C | 106 | No especificado | Concreto | Pilote plataforma # 74 | 2026-04-27 | 2026-05-04 | 2026-05-06 | 7 | 21 | 22.4 | 106.7 | TREMIE | 21 | TREMIE-21-7 | 2026-10-22 | NUEVO | 2026-10-22 | 11.76 | 1.4
27914 - ALBURA PPTO C | 107 | No especificado | Concreto | Pilote #26 T3 | 2026-04-27 | 2026-05-25 | 2026-05-25 | 28 | 31 | 44.5 | 143.5 | TREMIE | 34 | TREMIE-34-28 | 2026-10-22 | NUEVO | 2026-10-22 |  | 13.5
27914 - ALBURA PPTO C | 107 | No especificado | Concreto | Pilote #26 T3 | 2026-04-27 | 2026-05-25 | 2026-05-25 | 28 | 31 | 43.2 | 139.4 | TREMIE | 34 | TREMIE-34-28 | 2026-10-22 | NUEVO | 2026-10-22 |  | 12.2
27914 - ALBURA PPTO C | 107 | No especificado | Concreto | Pilote #26 T3 | 2026-04-27 | 2026-05-25 | 2026-05-25 | 28 | 31 | 43.4 | 140 | TREMIE | 34 | TREMIE-34-28 | 2026-10-22 | NUEVO | 2026-10-22 |  | 12.4
27914 - ALBURA PPTO C | 107 | No especificado | Concreto | Pilote # 26 - Torre 3 | 2026-04-27 | 2026-05-11 | 2026-05-12 | 14 | 31 | 36.9 | 119 | TREMIE | 34 | TREMIE-34-14 | 2026-10-22 | NUEVO | 2026-10-22 |  | 5.9
27914 - ALBURA PPTO C | 107 | No especificado | Concreto | Pilote # 26 - Torre 3 | 2026-04-27 | 2026-05-11 | 2026-05-12 | 14 | 31 | 37 | 119.4 | TREMIE | 34 | TREMIE-34-14 | 2026-10-22 | NUEVO | 2026-10-22 |  | 6
27914 - ALBURA PPTO C | 107 | No especificado | Concreto | Pilote # 26 - Torre 3 | 2026-04-27 | 2026-05-11 | 2026-05-12 | 14 | 31 | 35.8 | 115.5 | TREMIE | 34 | TREMIE-34-14 | 2026-10-22 | NUEVO | 2026-10-22 |  | 4.8
27914 - ALBURA PPTO C | 107 | No especificado | Concreto | Pilote # 26 - Torre 3 | 2026-04-27 | 2026-05-04 | 2026-05-06 | 7 | 31 | 32.2 | 103.9 | TREMIE | 34 | TREMIE-34-7 | 2026-10-22 | NUEVO | 2026-10-22 |  | 1.2
27914 - ALBURA PPTO C | 107 | No especificado | Concreto | Pilote # 26 - Torre 3 | 2026-04-27 | 2026-05-04 | 2026-05-06 | 7 | 31 | 31.3 | 101 | TREMIE | 34 | TREMIE-34-7 | 2026-10-22 | NUEVO | 2026-10-22 |  | 0.3
27914 - ALBURA PPTO C | 107 | No especificado | Concreto | Pilote # 26 - Torre 3 | 2026-04-27 | 2026-05-04 | 2026-05-06 | 7 | 31 | 31.1 | 100.3 | TREMIE | 34 | TREMIE-34-7 | 2026-10-22 | NUEVO | 2026-10-22 |  | 0.1
27914 - ALBURA PPTO C | 108 | No especificado | Concreto | Pilote plataforma | 2026-04-28 | 2026-05-26 | 2026-05-26 | 28 | 21 | 25.9 | 123.3 | TREMIE | 21 | TREMIE-21-28 | 2026-10-22 | NUEVO | 2026-10-22 | 21 | 4.9
27914 - ALBURA PPTO C | 108 | No especificado | Concreto | Pilote plataforma | 2026-04-28 | 2026-05-26 | 2026-05-26 | 28 | 21 | 26.2 | 124.8 | TREMIE | 21 | TREMIE-21-28 | 2026-10-22 | NUEVO | 2026-10-22 | 21 | 5.2
27914 - ALBURA PPTO C | 108 | No especificado | Concreto | Pilote plataforma | 2026-04-28 | 2026-05-26 | 2026-05-26 | 28 | 21 | 25.3 | 120.5 | TREMIE | 21 | TREMIE-21-28 | 2026-10-22 | NUEVO | 2026-10-22 | 21 | 4.3
27914 - ALBURA PPTO C | 108 | No especificado | Concreto | Pilote plataforma # 92 | 2026-04-28 | 2026-05-12 | 2026-05-15 | 14 | 21 | 21.4 | 101.9 | TREMIE | 21 | TREMIE-21-14 | 2026-10-22 | NUEVO | 2026-10-22 | 14.84 | 0.4
27914 - ALBURA PPTO C | 108 | No especificado | Concreto | Pilote plataforma # 92 | 2026-04-28 | 2026-05-12 | 2026-05-15 | 14 | 21 | 21.4 | 101.9 | TREMIE | 21 | TREMIE-21-14 | 2026-10-22 | NUEVO | 2026-10-22 | 14.84 | 0.4
27914 - ALBURA PPTO C | 108 | No especificado | Concreto | Pilote plataforma # 92 | 2026-04-28 | 2026-05-12 | 2026-05-15 | 14 | 21 | 20.4 | 97.1 | TREMIE | 21 | TREMIE-21-14 | 2026-10-22 | NUEVO | 2026-10-22 | 14.84 | -0.6
27914 - ALBURA PPTO C | 108 | No especificado | Concreto | Pilote plataforma # 92 | 2026-04-28 | 2026-05-05 | 2026-05-06 | 7 | 21 | 18.7 | 89 | TREMIE | 21 | TREMIE-21-7 | 2026-10-22 | NUEVO | 2026-10-22 | 11.76 | -2.3
27914 - ALBURA PPTO C | 108 | No especificado | Concreto | Pilote plataforma # 92 | 2026-04-28 | 2026-05-05 | 2026-05-06 | 7 | 21 | 18.1 | 86.2 | TREMIE | 21 | TREMIE-21-7 | 2026-10-22 | NUEVO | 2026-10-22 | 11.76 | -2.9
27914 - ALBURA PPTO C | 108 | No especificado | Concreto | Pilote plataforma # 92 | 2026-04-28 | 2026-05-05 | 2026-05-06 | 7 | 21 | 17.7 | 84.3 | TREMIE | 21 | TREMIE-21-7 | 2026-10-22 | NUEVO | 2026-10-22 | 11.76 | -3.3
27914 - ALBURA PPTO C | 109 | No especificado | Concreto | Pilote #3 T3 | 2026-04-28 | 2026-05-26 | 2026-05-26 | 28 | 31 | 39.3 | 126.8 | TREMIE | 34 | TREMIE-34-28 | 2026-10-22 | NUEVO | 2026-10-22 |  | 8.3
27914 - ALBURA PPTO C | 109 | No especificado | Concreto | Pilote #3 T3 | 2026-04-28 | 2026-05-26 | 2026-05-26 | 28 | 31 | 38.3 | 123.5 | TREMIE | 34 | TREMIE-34-28 | 2026-10-22 | NUEVO | 2026-10-22 |  | 7.3
27914 - ALBURA PPTO C | 109 | No especificado | Concreto | Pilote #3 T3 | 2026-04-28 | 2026-05-26 | 2026-05-26 | 28 | 31 | 38 | 122.6 | TREMIE | 34 | TREMIE-34-28 | 2026-10-22 | NUEVO | 2026-10-22 |  | 7
27914 - ALBURA PPTO C | 109 | No especificado | Concreto | Pilote # 03 - Torre 3 | 2026-04-28 | 2026-05-12 | 2026-05-15 | 14 | 31 | 31.5 | 101.6 | TREMIE | 34 | TREMIE-34-14 | 2026-10-22 | NUEVO | 2026-10-22 |  | 0.5
27914 - ALBURA PPTO C | 109 | No especificado | Concreto | Pilote # 03 - Torre 3 | 2026-04-28 | 2026-05-12 | 2026-05-15 | 14 | 31 | 30.9 | 99.7 | TREMIE | 34 | TREMIE-34-14 | 2026-10-22 | NUEVO | 2026-10-22 |  | -0.1
27914 - ALBURA PPTO C | 109 | No especificado | Concreto | Pilote # 03 - Torre 3 | 2026-04-28 | 2026-05-12 | 2026-05-15 | 14 | 31 | 30.6 | 98.7 | TREMIE | 34 | TREMIE-34-14 | 2026-10-22 | NUEVO | 2026-10-22 |  | -0.4
27914 - ALBURA PPTO C | 109 | No especificado | Concreto | Pilote # 03 - Torre 3 | 2026-04-28 | 2026-05-05 | 2026-05-06 | 7 | 31 | 28.8 | 92.9 | TREMIE | 34 | TREMIE-34-7 | 2026-10-22 | NUEVO | 2026-10-22 |  | -2.2
27914 - ALBURA PPTO C | 109 | No especificado | Concreto | Pilote # 03 - Torre 3 | 2026-04-28 | 2026-05-05 | 2026-05-06 | 7 | 31 | 27.7 | 89.4 | TREMIE | 34 | TREMIE-34-7 | 2026-10-22 | NUEVO | 2026-10-22 |  | -3.3
27914 - ALBURA PPTO C | 109 | No especificado | Concreto | Pilote # 03 - Torre 3 | 2026-04-28 | 2026-05-05 | 2026-05-06 | 7 | 31 | 27.7 | 89.4 | TREMIE | 34 | TREMIE-34-7 | 2026-10-22 | NUEVO | 2026-10-22 |  | -3.3
27914 - ALBURA PPTO C | 11 | No especificado | Concreto | Pilote # 38 torre 4 | 2026-02-28 | 2026-03-28 | 2026-03-30 | 28 | 31 | 36.4 | 117.4 | TREMIE | 34 | TREMIE-34-28 | 2026-10-22 | NUEVO | 2026-10-22 |  | 5.4
27914 - ALBURA PPTO C | 11 | No especificado | Concreto | Pilote # 38 torre 4 | 2026-02-28 | 2026-03-28 | 2026-03-30 | 28 | 31 | 35.6 | 114.8 | TREMIE | 34 | TREMIE-34-28 | 2026-10-22 | NUEVO | 2026-10-22 |  | 4.6
27914 - ALBURA PPTO C | 11 | No especificado | Concreto | Pilote # 38 torre 4 | 2026-02-28 | 2026-03-28 | 2026-03-30 | 28 | 31 | 36 | 116.1 | TREMIE | 34 | TREMIE-34-28 | 2026-10-22 | NUEVO | 2026-10-22 |  | 5
27914 - ALBURA PPTO C | 11 | No especificado | Concreto | Pilote # 38 - Torre 4 | 2026-02-28 | 2026-03-14 | 2026-03-20 | 14 | 31 | 32.2 | 103.9 | TREMIE | 34 | TREMIE-34-14 | 2026-10-22 | NUEVO | 2026-10-22 |  | 1.2
27914 - ALBURA PPTO C | 11 | No especificado | Concreto | Pilote # 38 - Torre 4 | 2026-02-28 | 2026-03-14 | 2026-03-20 | 14 | 31 | 31.2 | 100.6 | TREMIE | 34 | TREMIE-34-14 | 2026-10-22 | NUEVO | 2026-10-22 |  | 0.2
27914 - ALBURA PPTO C | 11 | No especificado | Concreto | Pilote # 38 - Torre 4 | 2026-02-28 | 2026-03-14 | 2026-03-20 | 14 | 31 | 31.5 | 101.6 | TREMIE | 34 | TREMIE-34-14 | 2026-10-22 | NUEVO | 2026-10-22 |  | 0.5
27914 - ALBURA PPTO C | 11 | No especificado | Concreto | Pilote # 38 - Torre 4 | 2026-02-28 | 2026-03-07 | 2026-03-20 | 7 | 31 | 27.5 | 88.7 | TREMIE | 34 | TREMIE-34-7 | 2026-10-22 | NUEVO | 2026-10-22 |  | -3.5
27914 - ALBURA PPTO C | 11 | No especificado | Concreto | Pilote # 38 - Torre 4 | 2026-02-28 | 2026-03-07 | 2026-03-20 | 7 | 31 | 28.4 | 91.6 | TREMIE | 34 | TREMIE-34-7 | 2026-10-22 | NUEVO | 2026-10-22 |  | -2.6
27914 - ALBURA PPTO C | 11 | No especificado | Concreto | Pilote # 38 - Torre 4 | 2026-02-28 | 2026-03-07 | 2026-03-20 | 7 | 31 | 27.3 | 88.1 | TREMIE | 34 | TREMIE-34-7 | 2026-10-22 | NUEVO | 2026-10-22 |  | -3.7
27914 - ALBURA PPTO C | 110 | No especificado | Concreto | Pilote #48 T3 | 2026-04-28 | 2026-05-26 | 2026-05-26 | 28 | 31 | 41.5 | 133.9 | TREMIE | 34 | TREMIE-34-28 | 2026-10-22 | NUEVO | 2026-10-22 |  | 10.5
27914 - ALBURA PPTO C | 110 | No especificado | Concreto | Pilote #48 T3 | 2026-04-28 | 2026-05-26 | 2026-05-26 | 28 | 31 | 41 | 132.3 | TREMIE | 34 | TREMIE-34-28 | 2026-10-22 | NUEVO | 2026-10-22 |  | 10
27914 - ALBURA PPTO C | 110 | No especificado | Concreto | Pilote #48 T3 | 2026-04-28 | 2026-05-26 | 2026-05-26 | 28 | 31 | 41.9 | 135.2 | TREMIE | 34 | TREMIE-34-28 | 2026-10-22 | NUEVO | 2026-10-22 |  | 10.9
27914 - ALBURA PPTO C | 110 | No especificado | Concreto | Pilote # 48 - Torre 3 | 2026-04-28 | 2026-05-12 | 2026-05-15 | 14 | 31 | 35.4 | 114.2 | TREMIE | 34 | TREMIE-34-14 | 2026-10-22 | NUEVO | 2026-10-22 |  | 4.4
27914 - ALBURA PPTO C | 110 | No especificado | Concreto | Pilote # 48 - Torre 3 | 2026-04-28 | 2026-05-12 | 2026-05-15 | 14 | 31 | 33.9 | 109.4 | TREMIE | 34 | TREMIE-34-14 | 2026-10-22 | NUEVO | 2026-10-22 |  | 2.9
27914 - ALBURA PPTO C | 110 | No especificado | Concreto | Pilote # 48 - Torre 3 | 2026-04-28 | 2026-05-12 | 2026-05-15 | 14 | 31 | 34.9 | 112.6 | TREMIE | 34 | TREMIE-34-14 | 2026-10-22 | NUEVO | 2026-10-22 |  | 3.9
27914 - ALBURA PPTO C | 110 | No especificado | Concreto | Pilote # 48 - Torre 3 | 2026-04-28 | 2026-05-05 | 2026-05-06 | 7 | 31 | 30.1 | 97.1 | TREMIE | 34 | TREMIE-34-7 | 2026-10-22 | NUEVO | 2026-10-22 |  | -0.9
27914 - ALBURA PPTO C | 110 | No especificado | Concreto | Pilote # 48 - Torre 3 | 2026-04-28 | 2026-05-05 | 2026-05-06 | 7 | 31 | 29 | 93.5 | TREMIE | 34 | TREMIE-34-7 | 2026-10-22 | NUEVO | 2026-10-22 |  | -2
27914 - ALBURA PPTO C | 110 | No especificado | Concreto | Pilote # 48 - Torre 3 | 2026-04-28 | 2026-05-05 | 2026-05-06 | 7 | 31 | 30 | 96.8 | TREMIE | 34 | TREMIE-34-7 | 2026-10-22 | NUEVO | 2026-10-22 |  | -1
27914 - ALBURA PPTO C | 111 | No especificado | Concreto | Pilote plataforma #104 | 2026-04-28 | 2026-05-26 | 2026-05-26 | 28 | 21 | 27.9 | 132.9 | TREMIE | 21 | TREMIE-21-28 | 2026-10-22 | NUEVO | 2026-10-22 | 21 | 6.9
27914 - ALBURA PPTO C | 111 | No especificado | Concreto | Pilote plataforma #104 | 2026-04-28 | 2026-05-26 | 2026-05-26 | 28 | 21 | 27.2 | 129.5 | TREMIE | 21 | TREMIE-21-28 | 2026-10-22 | NUEVO | 2026-10-22 | 21 | 6.2
27914 - ALBURA PPTO C | 111 | No especificado | Concreto | Pilote plataforma #104 | 2026-04-28 | 2026-05-26 | 2026-05-26 | 28 | 21 | 27.5 | 131 | TREMIE | 21 | TREMIE-21-28 | 2026-10-22 | NUEVO | 2026-10-22 | 21 | 6.5
27914 - ALBURA PPTO C | 111 | No especificado | Concreto | Pilote plataforma # 104 | 2026-04-28 | 2026-05-12 | 2026-05-15 | 14 | 21 | 25.1 | 119.5 | TREMIE | 21 | TREMIE-21-14 | 2026-10-22 | NUEVO | 2026-10-22 | 14.84 | 4.1
27914 - ALBURA PPTO C | 111 | No especificado | Concreto | Pilote plataforma # 104 | 2026-04-28 | 2026-05-12 | 2026-05-15 | 14 | 21 | 24.5 | 116.7 | TREMIE | 21 | TREMIE-21-14 | 2026-10-22 | NUEVO | 2026-10-22 | 14.84 | 3.5
27914 - ALBURA PPTO C | 111 | No especificado | Concreto | Pilote plataforma # 104 | 2026-04-28 | 2026-05-12 | 2026-05-15 | 14 | 21 | 24.8 | 118.1 | TREMIE | 21 | TREMIE-21-14 | 2026-10-22 | NUEVO | 2026-10-22 | 14.84 | 3.8
27914 - ALBURA PPTO C | 111 | No especificado | Concreto | Pilote plataforma # 104 | 2026-04-28 | 2026-05-05 | 2026-05-06 | 7 | 21 | 20.8 | 99 | TREMIE | 21 | TREMIE-21-7 | 2026-10-22 | NUEVO | 2026-10-22 | 11.76 | -0.2
27914 - ALBURA PPTO C | 111 | No especificado | Concreto | Pilote plataforma # 104 | 2026-04-28 | 2026-05-05 | 2026-05-06 | 7 | 21 | 19.3 | 91.9 | TREMIE | 21 | TREMIE-21-7 | 2026-10-22 | NUEVO | 2026-10-22 | 11.76 | -1.7
27914 - ALBURA PPTO C | 111 | No especificado | Concreto | Pilote plataforma # 104 | 2026-04-28 | 2026-05-05 | 2026-05-06 | 7 | 21 | 20.3 | 96.7 | TREMIE | 21 | TREMIE-21-7 | 2026-10-22 | NUEVO | 2026-10-22 | 11.76 | -0.7
27914 - ALBURA PPTO C | 112 | No especificado | Concreto | Pilote #67 T3 | 2026-04-29 | 2026-05-27 | 2026-05-27 | 28 | 31 | 43.6 | 140.6 | TREMIE | 34 | TREMIE-34-28 | 2026-10-22 | NUEVO | 2026-10-22 |  | 12.6
27914 - ALBURA PPTO C | 112 | No especificado | Concreto | Pilote #67 T3 | 2026-04-29 | 2026-05-27 | 2026-05-27 | 28 | 31 | 42.5 | 137.1 | TREMIE | 34 | TREMIE-34-28 | 2026-10-22 | NUEVO | 2026-10-22 |  | 11.5
27914 - ALBURA PPTO C | 112 | No especificado | Concreto | Pilote #67 T3 | 2026-04-29 | 2026-05-27 | 2026-05-27 | 28 | 31 | 43.5 | 140.3 | TREMIE | 34 | TREMIE-34-28 | 2026-10-22 | NUEVO | 2026-10-22 |  | 12.5
27914 - ALBURA PPTO C | 112 | No especificado | Concreto | Pilote # 67 - Torre 3 | 2026-04-29 | 2026-05-13 | 2026-05-15 | 14 | 31 | 38.6 | 124.5 | TREMIE | 34 | TREMIE-34-14 | 2026-10-22 | NUEVO | 2026-10-22 |  | 7.6
27914 - ALBURA PPTO C | 112 | No especificado | Concreto | Pilote # 67 - Torre 3 | 2026-04-29 | 2026-05-13 | 2026-05-15 | 14 | 31 | 38.4 | 123.9 | TREMIE | 34 | TREMIE-34-14 | 2026-10-22 | NUEVO | 2026-10-22 |  | 7.4
27914 - ALBURA PPTO C | 112 | No especificado | Concreto | Pilote # 67 - Torre 3 | 2026-04-29 | 2026-05-13 | 2026-05-15 | 14 | 31 | 37.5 | 121 | TREMIE | 34 | TREMIE-34-14 | 2026-10-22 | NUEVO | 2026-10-22 |  | 6.5
27914 - ALBURA PPTO C | 112 | No especificado | Concreto | Pilote # 67 - Torre 3 | 2026-04-29 | 2026-05-06 | 2026-05-11 | 7 | 31 | 39.6 | 127.7 | TREMIE | 34 | TREMIE-34-7 | 2026-10-22 | NUEVO | 2026-10-22 |  | 8.6
27914 - ALBURA PPTO C | 112 | No especificado | Concreto | Pilote # 67 - Torre 3 | 2026-04-29 | 2026-05-06 | 2026-05-11 | 7 | 31 | 38.8 | 125.2 | TREMIE | 34 | TREMIE-34-7 | 2026-10-22 | NUEVO | 2026-10-22 |  | 7.8
27914 - ALBURA PPTO C | 112 | No especificado | Concreto | Pilote # 67 - Torre 3 | 2026-04-29 | 2026-05-06 | 2026-05-11 | 7 | 31 | 39.4 | 127.1 | TREMIE | 34 | TREMIE-34-7 | 2026-10-22 | NUEVO | 2026-10-22 |  | 8.4
27914 - ALBURA PPTO C | 113 | No especificado | Concreto | Pilote plataforma #98 | 2026-04-29 | 2026-05-27 | 2026-05-27 | 28 | 21 | 32.6 | 155.2 | TREMIE | 21 | TREMIE-21-28 | 2026-10-22 | NUEVO | 2026-10-22 | 21 | 11.6
27914 - ALBURA PPTO C | 113 | No especificado | Concreto | Pilote plataforma #98 | 2026-04-29 | 2026-05-27 | 2026-05-27 | 28 | 21 | 32.3 | 153.8 | TREMIE | 21 | TREMIE-21-28 | 2026-10-22 | NUEVO | 2026-10-22 | 21 | 11.3
27914 - ALBURA PPTO C | 113 | No especificado | Concreto | Pilote plataforma #98 | 2026-04-29 | 2026-05-27 | 2026-05-27 | 28 | 21 | 31.4 | 149.5 | TREMIE | 21 | TREMIE-21-28 | 2026-10-22 | NUEVO | 2026-10-22 | 21 | 10.4
27914 - ALBURA PPTO C | 113 | No especificado | Concreto | Pilote plataforma # 98 | 2026-04-29 | 2026-05-13 | 2026-05-15 | 14 | 21 | 29.3 | 139.5 | TREMIE | 21 | TREMIE-21-14 | 2026-10-22 | NUEVO | 2026-10-22 | 14.84 | 8.3
27914 - ALBURA PPTO C | 113 | No especificado | Concreto | Pilote plataforma # 98 | 2026-04-29 | 2026-05-13 | 2026-05-15 | 14 | 21 | 29 | 138.1 | TREMIE | 21 | TREMIE-21-14 | 2026-10-22 | NUEVO | 2026-10-22 | 14.84 | 8
27914 - ALBURA PPTO C | 113 | No especificado | Concreto | Pilote plataforma # 98 | 2026-04-29 | 2026-05-13 | 2026-05-15 | 14 | 21 | 28.4 | 135.2 | TREMIE | 21 | TREMIE-21-14 | 2026-10-22 | NUEVO | 2026-10-22 | 14.84 | 7.4
27914 - ALBURA PPTO C | 113 | No especificado | Concreto | Pilote plataforma # 98 | 2026-04-29 | 2026-05-06 | 2026-05-11 | 7 | 21 | 26.8 | 127.6 | TREMIE | 21 | TREMIE-21-7 | 2026-10-22 | NUEVO | 2026-10-22 | 11.76 | 5.8
27914 - ALBURA PPTO C | 113 | No especificado | Concreto | Pilote plataforma # 98 | 2026-04-29 | 2026-05-06 | 2026-05-11 | 7 | 21 | 26.3 | 125.2 | TREMIE | 21 | TREMIE-21-7 | 2026-10-22 | NUEVO | 2026-10-22 | 11.76 | 5.3
27914 - ALBURA PPTO C | 113 | No especificado | Concreto | Pilote plataforma # 98 | 2026-04-29 | 2026-05-06 | 2026-05-11 | 7 | 21 | 25.7 | 122.4 | TREMIE | 21 | TREMIE-21-7 | 2026-10-22 | NUEVO | 2026-10-22 | 11.76 | 4.7
27914 - ALBURA PPTO C | 114 | No especificado | Concreto | Pilote plataforma #67-72 | 2026-04-29 | 2026-05-27 | 2026-05-27 | 28 | 21 | 25.9 | 123.3 | TREMIE | 21 | TREMIE-21-28 | 2026-10-22 | NUEVO | 2026-10-22 | 21 | 4.9
27914 - ALBURA PPTO C | 114 | No especificado | Concreto | Pilote plataforma #67-72 | 2026-04-29 | 2026-05-27 | 2026-05-27 | 28 | 21 | 26.2 | 124.8 | TREMIE | 21 | TREMIE-21-28 | 2026-10-22 | NUEVO | 2026-10-22 | 21 | 5.2
27914 - ALBURA PPTO C | 114 | No especificado | Concreto | Pilote plataforma #67-72 | 2026-04-29 | 2026-05-27 | 2026-05-27 | 28 | 21 | 25.4 | 121 | TREMIE | 21 | TREMIE-21-28 | 2026-10-22 | NUEVO | 2026-10-22 | 21 | 4.4
27914 - ALBURA PPTO C | 114 | No especificado | Concreto | Pilote plataforma # 67, # 72 | 2026-04-29 | 2026-05-13 | 2026-05-15 | 14 | 21 | 23.3 | 111 | TREMIE | 21 | TREMIE-21-14 | 2026-10-22 | NUEVO | 2026-10-22 | 14.84 | 2.3
27914 - ALBURA PPTO C | 114 | No especificado | Concreto | Pilote plataforma # 67, # 72 | 2026-04-29 | 2026-05-13 | 2026-05-15 | 14 | 21 | 23.6 | 112.4 | TREMIE | 21 | TREMIE-21-14 | 2026-10-22 | NUEVO | 2026-10-22 | 14.84 | 2.6
27914 - ALBURA PPTO C | 114 | No especificado | Concreto | Pilote plataforma # 67, # 72 | 2026-04-29 | 2026-05-13 | 2026-05-15 | 14 | 21 | 23.8 | 113.3 | TREMIE | 21 | TREMIE-21-14 | 2026-10-22 | NUEVO | 2026-10-22 | 14.84 | 2.8
27914 - ALBURA PPTO C | 114 | No especificado | Concreto | Pilote plataforma # 67, # 72 | 2026-04-29 | 2026-05-06 | 2026-05-11 | 7 | 21 | 21.2 | 101 | TREMIE | 21 | TREMIE-21-7 | 2026-10-22 | NUEVO | 2026-10-22 | 11.76 | 0.2
27914 - ALBURA PPTO C | 114 | No especificado | Concreto | Pilote plataforma # 67, # 72 | 2026-04-29 | 2026-05-06 | 2026-05-11 | 7 | 21 | 21.1 | 100.5 | TREMIE | 21 | TREMIE-21-7 | 2026-10-22 | NUEVO | 2026-10-22 | 11.76 | 0.1
27914 - ALBURA PPTO C | 114 | No especificado | Concreto | Pilote plataforma # 67, # 72 | 2026-04-29 | 2026-05-06 | 2026-05-11 | 7 | 21 | 20.7 | 98.6 | TREMIE | 21 | TREMIE-21-7 | 2026-10-22 | NUEVO | 2026-10-22 | 11.76 | -0.3
27914 - ALBURA PPTO C | 115 | No especificado | Concreto | Pilote plataforma #104 | 2026-05-02 | 2026-05-30 | 2026-06-02 | 28 | 21 | 33.1 | 157.6 | TREMIE | 21 | TREMIE-21-28 | 2026-10-22 | NUEVO | 2026-10-22 | 21 | 12.1
27914 - ALBURA PPTO C | 115 | No especificado | Concreto | Pilote plataforma #104 | 2026-05-02 | 2026-05-30 | 2026-06-02 | 28 | 21 | 32.9 | 156.7 | TREMIE | 21 | TREMIE-21-28 | 2026-10-22 | NUEVO | 2026-10-22 | 21 | 11.9
27914 - ALBURA PPTO C | 115 | No especificado | Concreto | Pilote plataforma #104 | 2026-05-02 | 2026-05-30 | 2026-06-02 | 28 | 21 | 32.7 | 155.7 | TREMIE | 21 | TREMIE-21-28 | 2026-10-22 | NUEVO | 2026-10-22 | 21 | 11.7
27914 - ALBURA PPTO C | 115 | No especificado | Concreto | Pilote plataforma # 109 | 2026-05-02 | 2026-05-16 | 2026-05-21 | 14 | 21 | 26.3 | 125.2 | TREMIE | 21 | TREMIE-21-14 | 2026-10-22 | NUEVO | 2026-10-22 | 14.84 | 5.3
27914 - ALBURA PPTO C | 115 | No especificado | Concreto | Pilote plataforma # 109 | 2026-05-02 | 2026-05-16 | 2026-05-21 | 14 | 21 | 25.4 | 121 | TREMIE | 21 | TREMIE-21-14 | 2026-10-22 | NUEVO | 2026-10-22 | 14.84 | 4.4
27914 - ALBURA PPTO C | 115 | No especificado | Concreto | Pilote plataforma # 109 | 2026-05-02 | 2026-05-16 | 2026-05-21 | 14 | 21 | 25.2 | 120 | TREMIE | 21 | TREMIE-21-14 | 2026-10-22 | NUEVO | 2026-10-22 | 14.84 | 4.2
27914 - ALBURA PPTO C | 115 | No especificado | Concreto | Pilote plataforma # 109 | 2026-05-02 | 2026-05-09 | 2026-05-12 | 7 | 21 | 21.2 | 101 | TREMIE | 21 | TREMIE-21-7 | 2026-10-22 | NUEVO | 2026-10-22 | 11.76 | 0.2
27914 - ALBURA PPTO C | 115 | No especificado | Concreto | Pilote plataforma # 109 | 2026-05-02 | 2026-05-09 | 2026-05-12 | 7 | 21 | 20.5 | 97.6 | TREMIE | 21 | TREMIE-21-7 | 2026-10-22 | NUEVO | 2026-10-22 | 11.76 | -0.5
27914 - ALBURA PPTO C | 115 | No especificado | Concreto | Pilote plataforma # 109 | 2026-05-02 | 2026-05-09 | 2026-05-12 | 7 | 21 | 20.8 | 99 | TREMIE | 21 | TREMIE-21-7 | 2026-10-22 | NUEVO | 2026-10-22 | 11.76 | -0.2
27914 - ALBURA PPTO C | 116 | No especificado | Concreto | Pilote #21 T3 | 2026-05-02 | 2026-05-30 | 2026-06-02 | 28 | 31 | 46.8 | 151 | TREMIE | 34 | TREMIE-34-28 | 2026-10-22 | NUEVO | 2026-10-22 |  | 15.8
27914 - ALBURA PPTO C | 116 | No especificado | Concreto | Pilote #21 T3 | 2026-05-02 | 2026-05-30 | 2026-06-02 | 28 | 31 | 45.6 | 147.1 | TREMIE | 34 | TREMIE-34-28 | 2026-10-22 | NUEVO | 2026-10-22 |  | 14.6
27914 - ALBURA PPTO C | 116 | No especificado | Concreto | Pilote #21 T3 | 2026-05-02 | 2026-05-30 | 2026-06-02 | 28 | 31 | 46.3 | 149.4 | TREMIE | 34 | TREMIE-34-28 | 2026-10-22 | NUEVO | 2026-10-22 |  | 15.3
27914 - ALBURA PPTO C | 116 | No especificado | Concreto | Pilote # 21 - Torre 3 | 2026-05-02 | 2026-05-16 | 2026-05-21 | 14 | 31 | 35.5 | 114.5 | TREMIE | 34 | TREMIE-34-14 | 2026-10-22 | NUEVO | 2026-10-22 |  | 4.5
27914 - ALBURA PPTO C | 116 | No especificado | Concreto | Pilote # 21 - Torre 3 | 2026-05-02 | 2026-05-16 | 2026-05-21 | 14 | 31 | 36.1 | 116.5 | TREMIE | 34 | TREMIE-34-14 | 2026-10-22 | NUEVO | 2026-10-22 |  | 5.1
27914 - ALBURA PPTO C | 116 | No especificado | Concreto | Pilote # 21 - Torre 3 | 2026-05-02 | 2026-05-16 | 2026-05-21 | 14 | 31 | 34.1 | 110 | TREMIE | 34 | TREMIE-34-14 | 2026-10-22 | NUEVO | 2026-10-22 |  | 3.1
27914 - ALBURA PPTO C | 116 | No especificado | Concreto | Pilote # 21 - Torre 3 | 2026-05-02 | 2026-05-09 | 2026-05-12 | 7 | 31 | 33.9 | 109.4 | TREMIE | 34 | TREMIE-34-7 | 2026-10-22 | NUEVO | 2026-10-22 |  | 2.9
27914 - ALBURA PPTO C | 116 | No especificado | Concreto | Pilote # 21 - Torre 3 | 2026-05-02 | 2026-05-09 | 2026-05-12 | 7 | 31 | 33 | 106.5 | TREMIE | 34 | TREMIE-34-7 | 2026-10-22 | NUEVO | 2026-10-22 |  | 2
27914 - ALBURA PPTO C | 116 | No especificado | Concreto | Pilote # 21 - Torre 3 | 2026-05-02 | 2026-05-09 | 2026-05-12 | 7 | 31 | 32.5 | 104.8 | TREMIE | 34 | TREMIE-34-7 | 2026-10-22 | NUEVO | 2026-10-22 |  | 1.5
27914 - ALBURA PPTO C | 117 | No Especificado | Concreto | Viga Guia Tramo 1 # 1,2,16,23,30,32 tramo 2 # 44, 9, 16 | 2026-05-04 | 2026-06-01 | 2026-06-02 | 28 | 21 | 24.4 | 116.2 | AUTOCOMPAC | 21 | AUTOCOMPAC-21-28 | 2026-10-22 | NUEVO | 2026-10-22 |  | 3.4
27914 - ALBURA PPTO C | 117 | No Especificado | Concreto | Viga Guia Tramo 1 # 1,2,16,23,30,32 tramo 2 # 44, 9, 16 | 2026-05-04 | 2026-06-01 | 2026-06-02 | 28 | 21 | 23.7 | 112.9 | AUTOCOMPAC | 21 | AUTOCOMPAC-21-28 | 2026-10-22 | NUEVO | 2026-10-22 |  | 2.7
27914 - ALBURA PPTO C | 117 | No Especificado | Concreto | Viga Guia Tramo 1 # 1,2,16,23,30,32 tramo 2 # 44, 9, 16 | 2026-05-04 | 2026-06-01 | 2026-06-02 | 28 | 21 | 25.2 | 120 | AUTOCOMPAC | 21 | AUTOCOMPAC-21-28 | 2026-10-22 | NUEVO | 2026-10-22 |  | 4.2
27914 - ALBURA PPTO C | 117 | No especificado | Concreto | Viga guía - Tramo 1 # 1, 8, 16, 23, 30, 37 - Tramo 2 # 44, 9, 16 | 2026-05-04 | 2026-05-18 | 2026-05-21 | 14 | 21 | 22.4 | 106.7 | AUTOCOMPAC | 21 | AUTOCOMPAC-21-14 | 2026-10-22 | NUEVO | 2026-10-22 |  | 1.4
27914 - ALBURA PPTO C | 117 | No especificado | Concreto | Viga guía - Tramo 1 # 1, 8, 16, 23, 30, 37 - Tramo 2 # 44, 9, 16 | 2026-05-04 | 2026-05-18 | 2026-05-21 | 14 | 21 | 21.9 | 104.3 | AUTOCOMPAC | 21 | AUTOCOMPAC-21-14 | 2026-10-22 | NUEVO | 2026-10-22 |  | 0.9
27914 - ALBURA PPTO C | 117 | No especificado | Concreto | Viga guía - Tramo 1 # 1, 8, 16, 23, 30, 37 - Tramo 2 # 44, 9, 16 | 2026-05-04 | 2026-05-18 | 2026-05-21 | 14 | 21 | 21.4 | 101.9 | AUTOCOMPAC | 21 | AUTOCOMPAC-21-14 | 2026-10-22 | NUEVO | 2026-10-22 |  | 0.4
27914 - ALBURA PPTO C | 117 | No especificado | Concreto | Viga guía - Tramo 1 # 1, 8, 16, 23, 30, 37 - Tramo 2 # 44, 9, 16 | 2026-05-04 | 2026-05-11 | 2026-05-12 | 7 | 21 | 16.5 | 78.6 | AUTOCOMPAC | 21 | AUTOCOMPAC-21-7 | 2026-10-22 | NUEVO | 2026-10-22 |  | -4.5
27914 - ALBURA PPTO C | 117 | No especificado | Concreto | Viga guía - Tramo 1 # 1, 8, 16, 23, 30, 37 - Tramo 2 # 44, 9, 16 | 2026-05-04 | 2026-05-11 | 2026-05-12 | 7 | 21 | 16.2 | 77.1 | AUTOCOMPAC | 21 | AUTOCOMPAC-21-7 | 2026-10-22 | NUEVO | 2026-10-22 |  | -4.8
27914 - ALBURA PPTO C | 117 | No especificado | Concreto | Viga guía - Tramo 1 # 1, 8, 16, 23, 30, 37 - Tramo 2 # 44, 9, 16 | 2026-05-04 | 2026-05-11 | 2026-05-12 | 7 | 21 | 15.9 | 75.7 | AUTOCOMPAC | 21 | AUTOCOMPAC-21-7 | 2026-10-22 | NUEVO | 2026-10-22 |  | -5.1
27914 - ALBURA PPTO C | 118 | No Especificado | Concreto | Pilote Plataforma #108 | 2026-05-04 | 2026-06-01 | 2026-06-02 | 28 | 21 | 25.5 | 121.4 | TREMIE | 21 | TREMIE-21-28 | 2026-10-22 | NUEVO | 2026-10-22 | 21 | 4.5
27914 - ALBURA PPTO C | 118 | No Especificado | Concreto | Pilote Plataforma #108 | 2026-05-04 | 2026-06-01 | 2026-06-02 | 28 | 21 | 25.4 | 121 | TREMIE | 21 | TREMIE-21-28 | 2026-10-22 | NUEVO | 2026-10-22 | 21 | 4.4
27914 - ALBURA PPTO C | 118 | No Especificado | Concreto | Pilote Plataforma #108 | 2026-05-04 | 2026-06-01 | 2026-06-02 | 28 | 21 | 25.8 | 122.9 | TREMIE | 21 | TREMIE-21-28 | 2026-10-22 | NUEVO | 2026-10-22 | 21 | 4.8
27914 - ALBURA PPTO C | 118 | No especificado | Concreto | Pilote plataforma # 108 | 2026-05-04 | 2026-05-18 | 2026-05-21 | 14 | 21 | 22.2 | 105.7 | TREMIE | 21 | TREMIE-21-14 | 2026-10-22 | NUEVO | 2026-10-22 | 14.84 | 1.2
27914 - ALBURA PPTO C | 118 | No especificado | Concreto | Pilote plataforma # 108 | 2026-05-04 | 2026-05-18 | 2026-05-21 | 14 | 21 | 21.3 | 101.4 | TREMIE | 21 | TREMIE-21-14 | 2026-10-22 | NUEVO | 2026-10-22 | 14.84 | 0.3
27914 - ALBURA PPTO C | 118 | No especificado | Concreto | Pilote plataforma # 108 | 2026-05-04 | 2026-05-18 | 2026-05-21 | 14 | 21 | 21.1 | 100.5 | TREMIE | 21 | TREMIE-21-14 | 2026-10-22 | NUEVO | 2026-10-22 | 14.84 | 0.1
27914 - ALBURA PPTO C | 118 | No especificado | Concreto | Pilote plataforma # 108 | 2026-05-04 | 2026-05-11 | 2026-05-12 | 7 | 21 | 20.3 | 96.7 | TREMIE | 21 | TREMIE-21-7 | 2026-10-22 | NUEVO | 2026-10-22 | 11.76 | -0.7
27914 - ALBURA PPTO C | 118 | No especificado | Concreto | Pilote plataforma # 108 | 2026-05-04 | 2026-05-11 | 2026-05-12 | 7 | 21 | 19.7 | 93.8 | TREMIE | 21 | TREMIE-21-7 | 2026-10-22 | NUEVO | 2026-10-22 | 11.76 | -1.3
27914 - ALBURA PPTO C | 118 | No especificado | Concreto | Pilote plataforma # 108 | 2026-05-04 | 2026-05-11 | 2026-05-12 | 7 | 21 | 19.9 | 94.8 | TREMIE | 21 | TREMIE-21-7 | 2026-10-22 | NUEVO | 2026-10-22 | 11.76 | -1.1
27914 - ALBURA PPTO C | 119 | No Especificado | Concreto | Pilote #29 T3 | 2026-05-04 | 2026-06-01 | 2026-06-02 | 28 | 31 | 43.2 | 139.4 | TREMIE | 34 | TREMIE-34-28 | 2026-10-22 | NUEVO | 2026-10-22 |  | 12.2
27914 - ALBURA PPTO C | 119 | No Especificado | Concreto | Pilote #29 T3 | 2026-05-04 | 2026-06-01 | 2026-06-02 | 28 | 31 | 43 | 138.7 | TREMIE | 34 | TREMIE-34-28 | 2026-10-22 | NUEVO | 2026-10-22 |  | 12
27914 - ALBURA PPTO C | 119 | No Especificado | Concreto | Pilote #29 T3 | 2026-05-04 | 2026-06-01 | 2026-06-02 | 28 | 31 | 41.9 | 135.2 | TREMIE | 34 | TREMIE-34-28 | 2026-10-22 | NUEVO | 2026-10-22 |  | 10.9
27914 - ALBURA PPTO C | 119 | No especificado | Concreto | Pilote # 29 - Torre 3 | 2026-05-04 | 2026-05-18 | 2026-05-21 | 14 | 31 | 34.4 | 111 | TREMIE | 34 | TREMIE-34-14 | 2026-10-22 | NUEVO | 2026-10-22 |  | 3.4
27914 - ALBURA PPTO C | 119 | No especificado | Concreto | Pilote # 29 - Torre 3 | 2026-05-04 | 2026-05-18 | 2026-05-21 | 14 | 31 | 33.8 | 109 | TREMIE | 34 | TREMIE-34-14 | 2026-10-22 | NUEVO | 2026-10-22 |  | 2.8
27914 - ALBURA PPTO C | 119 | No especificado | Concreto | Pilote # 29 - Torre 3 | 2026-05-04 | 2026-05-18 | 2026-05-21 | 14 | 31 | 33 | 106.5 | TREMIE | 34 | TREMIE-34-14 | 2026-10-22 | NUEVO | 2026-10-22 |  | 2
27914 - ALBURA PPTO C | 119 | No especificado | Concreto | Pilote # 29 - Torre 3 | 2026-05-04 | 2026-05-11 | 2026-05-12 | 7 | 31 | 30.3 | 97.7 | TREMIE | 34 | TREMIE-34-7 | 2026-10-22 | NUEVO | 2026-10-22 |  | -0.7
27914 - ALBURA PPTO C | 119 | No especificado | Concreto | Pilote # 29 - Torre 3 | 2026-05-04 | 2026-05-11 | 2026-05-12 | 7 | 31 | 28.9 | 93.2 | TREMIE | 34 | TREMIE-34-7 | 2026-10-22 | NUEVO | 2026-10-22 |  | -2.1
27914 - ALBURA PPTO C | 119 | No especificado | Concreto | Pilote # 29 - Torre 3 | 2026-05-04 | 2026-05-11 | 2026-05-12 | 7 | 31 | 29.3 | 94.5 | TREMIE | 34 | TREMIE-34-7 | 2026-10-22 | NUEVO | 2026-10-22 |  | -1.7
27914 - ALBURA PPTO C | 12 | No especificado | Concreto | Pilote # 16 torre 4 | 2026-03-02 | 2026-03-30 | 2026-03-31 | 28 | 31 | 37.7 | 121.6 | TREMIE | 34 | TREMIE-34-28 | 2026-10-22 | NUEVO | 2026-10-22 |  | 6.7
27914 - ALBURA PPTO C | 12 | No especificado | Concreto | Pilote # 16 torre 4 | 2026-03-02 | 2026-03-30 | 2026-03-31 | 28 | 31 | 38.4 | 123.9 | TREMIE | 34 | TREMIE-34-28 | 2026-10-22 | NUEVO | 2026-10-22 |  | 7.4
27914 - ALBURA PPTO C | 12 | No especificado | Concreto | Pilote # 16 torre 4 | 2026-03-02 | 2026-03-30 | 2026-03-31 | 28 | 31 | 37.2 | 120 | TREMIE | 34 | TREMIE-34-28 | 2026-10-22 | NUEVO | 2026-10-22 |  | 6.2
27914 - ALBURA PPTO C | 12 | No especificado | Concreto | Pilote # 16 - Torre 4 | 2026-03-02 | 2026-03-16 | 2026-03-20 | 14 | 31 | 32.9 | 106.1 | TREMIE | 34 | TREMIE-34-14 | 2026-10-22 | NUEVO | 2026-10-22 |  | 1.9
27914 - ALBURA PPTO C | 12 | No especificado | Concreto | Pilote # 16 - Torre 4 | 2026-03-02 | 2026-03-16 | 2026-03-20 | 14 | 31 | 32.2 | 103.9 | TREMIE | 34 | TREMIE-34-14 | 2026-10-22 | NUEVO | 2026-10-22 |  | 1.2
27914 - ALBURA PPTO C | 12 | No especificado | Concreto | Pilote # 16 - Torre 4 | 2026-03-02 | 2026-03-16 | 2026-03-20 | 14 | 31 | 31.7 | 102.3 | TREMIE | 34 | TREMIE-34-14 | 2026-10-22 | NUEVO | 2026-10-22 |  | 0.7
27914 - ALBURA PPTO C | 12 | No especificado | Concreto | Pilote # 16 - Torre 4 | 2026-03-02 | 2026-03-09 | 2026-03-20 | 7 | 31 | 27.6 | 89 | TREMIE | 34 | TREMIE-34-7 | 2026-10-22 | NUEVO | 2026-10-22 |  | -3.4
27914 - ALBURA PPTO C | 12 | No especificado | Concreto | Pilote # 16 - Torre 4 | 2026-03-02 | 2026-03-09 | 2026-03-20 | 7 | 31 | 26.9 | 86.8 | TREMIE | 34 | TREMIE-34-7 | 2026-10-22 | NUEVO | 2026-10-22 |  | -4.1
27914 - ALBURA PPTO C | 12 | No especificado | Concreto | Pilote # 16 - Torre 4 | 2026-03-02 | 2026-03-09 | 2026-03-20 | 7 | 31 | 26.4 | 85.2 | TREMIE | 34 | TREMIE-34-7 | 2026-10-22 | NUEVO | 2026-10-22 |  | -4.6
27914 - ALBURA PPTO C | 120 | No Especificado | Concreto | Pilote #50 T3 | 2026-05-04 | 2026-06-01 | 2026-06-02 | 28 | 31 | 38.4 | 123.9 | TREMIE | 34 | TREMIE-34-28 | 2026-10-22 | NUEVO | 2026-10-22 |  | 7.4
27914 - ALBURA PPTO C | 120 | No Especificado | Concreto | Pilote #50 T3 | 2026-05-04 | 2026-06-01 | 2026-06-02 | 28 | 31 | 38.5 | 124.2 | TREMIE | 34 | TREMIE-34-28 | 2026-10-22 | NUEVO | 2026-10-22 |  | 7.5
27914 - ALBURA PPTO C | 120 | No Especificado | Concreto | Pilote #50 T3 | 2026-05-04 | 2026-06-01 | 2026-06-02 | 28 | 31 | 37.3 | 120.3 | TREMIE | 34 | TREMIE-34-28 | 2026-10-22 | NUEVO | 2026-10-22 |  | 6.3
27914 - ALBURA PPTO C | 120 | No especificado | Concreto | Pilote # 50 - Torre 3 | 2026-05-04 | 2026-05-18 | 2026-05-21 | 14 | 31 | 32.2 | 103.9 | TREMIE | 34 | TREMIE-34-14 | 2026-10-22 | NUEVO | 2026-10-22 |  | 1.2
27914 - ALBURA PPTO C | 120 | No especificado | Concreto | Pilote # 50 - Torre 3 | 2026-05-04 | 2026-05-18 | 2026-05-21 | 14 | 31 | 31.6 | 101.9 | TREMIE | 34 | TREMIE-34-14 | 2026-10-22 | NUEVO | 2026-10-22 |  | 0.6
27914 - ALBURA PPTO C | 120 | No especificado | Concreto | Pilote # 50 - Torre 3 | 2026-05-04 | 2026-05-18 | 2026-05-21 | 14 | 31 | 30.9 | 99.7 | TREMIE | 34 | TREMIE-34-14 | 2026-10-22 | NUEVO | 2026-10-22 |  | -0.1
27914 - ALBURA PPTO C | 120 | No especificado | Concreto | Pilote # 50 - Torre 3 | 2026-05-04 | 2026-05-11 | 2026-05-15 | 7 | 31 | 27.4 | 88.4 | TREMIE | 34 | TREMIE-34-7 | 2026-10-22 | NUEVO | 2026-10-22 |  | -3.6
27914 - ALBURA PPTO C | 120 | No especificado | Concreto | Pilote # 50 - Torre 3 | 2026-05-04 | 2026-05-11 | 2026-05-15 | 7 | 31 | 26 | 83.9 | TREMIE | 34 | TREMIE-34-7 | 2026-10-22 | NUEVO | 2026-10-22 |  | -5
27914 - ALBURA PPTO C | 120 | No especificado | Concreto | Pilote # 50 - Torre 3 | 2026-05-04 | 2026-05-11 | 2026-05-15 | 7 | 31 | 25.4 | 81.9 | TREMIE | 34 | TREMIE-34-7 | 2026-10-22 | NUEVO | 2026-10-22 |  | -5.6
27914 - ALBURA PPTO C | 121 | No Especificado | Concreto | Pilote #5 T3 | 2026-05-05 | 2026-06-02 | 2026-06-02 | 28 | 31 | 38.2 | 123.2 | TREMIE | 34 | TREMIE-34-28 | 2026-10-22 | NUEVO | 2026-10-22 |  | 7.2
27914 - ALBURA PPTO C | 121 | No Especificado | Concreto | Pilote #5 T3 | 2026-05-05 | 2026-06-02 | 2026-06-02 | 28 | 31 | 38.8 | 125.2 | TREMIE | 34 | TREMIE-34-28 | 2026-10-22 | NUEVO | 2026-10-22 |  | 7.8
27914 - ALBURA PPTO C | 121 | No Especificado | Concreto | Pilote #5 T3 | 2026-05-05 | 2026-06-02 | 2026-06-02 | 28 | 31 | 36.7 | 118.4 | TREMIE | 34 | TREMIE-34-28 | 2026-10-22 | NUEVO | 2026-10-22 |  | 5.7
27914 - ALBURA PPTO C | 121 | No especificado | Concreto | Pilote # 5 - Torre 3 | 2026-05-05 | 2026-05-19 | 2026-05-21 | 14 | 31 | 33 | 106.5 | TREMIE | 34 | TREMIE-34-14 | 2026-10-22 | NUEVO | 2026-10-22 |  | 2
27914 - ALBURA PPTO C | 121 | No especificado | Concreto | Pilote # 5 - Torre 3 | 2026-05-05 | 2026-05-19 | 2026-05-21 | 14 | 31 | 32.6 | 105.2 | TREMIE | 34 | TREMIE-34-14 | 2026-10-22 | NUEVO | 2026-10-22 |  | 1.6
27914 - ALBURA PPTO C | 121 | No especificado | Concreto | Pilote # 5 - Torre 3 | 2026-05-05 | 2026-05-19 | 2026-05-21 | 14 | 31 | 31.1 | 100.3 | TREMIE | 34 | TREMIE-34-14 | 2026-10-22 | NUEVO | 2026-10-22 |  | 0.1
27914 - ALBURA PPTO C | 121 | No especificado | Concreto | Pilote # 5 - Torre 3 | 2026-05-05 | 2026-05-12 | 2026-05-15 | 7 | 31 | 28.8 | 92.9 | TREMIE | 34 | TREMIE-34-7 | 2026-10-22 | NUEVO | 2026-10-22 |  | -2.2
27914 - ALBURA PPTO C | 121 | No especificado | Concreto | Pilote # 5 - Torre 3 | 2026-05-05 | 2026-05-12 | 2026-05-15 | 7 | 31 | 28 | 90.3 | TREMIE | 34 | TREMIE-34-7 | 2026-10-22 | NUEVO | 2026-10-22 |  | -3
27914 - ALBURA PPTO C | 121 | No especificado | Concreto | Pilote # 5 - Torre 3 | 2026-05-05 | 2026-05-12 | 2026-05-15 | 7 | 31 | 27.7 | 89.4 | TREMIE | 34 | TREMIE-34-7 | 2026-10-22 | NUEVO | 2026-10-22 |  | -3.3
27914 - ALBURA PPTO C | 122 | No Especificado | Concreto | Viga Guia Tramo 2 #23, 30, 43, 42, 28, 21 tramo 3 #8,14,T4 #17, 14,1 | 2026-05-05 | 2026-06-02 | 2026-06-02 | 28 | 21 | 34.8 | 165.7 | AUTOCOMPAC | 21 | AUTOCOMPAC-21-28 | 2026-10-22 | NUEVO | 2026-10-22 |  | 13.8
27914 - ALBURA PPTO C | 122 | No Especificado | Concreto | Viga Guia Tramo 2 #23, 30, 43, 42, 28, 21 tramo 3 #8,14,T4 #17, 14,1 | 2026-05-05 | 2026-06-02 | 2026-06-02 | 28 | 21 | 33.8 | 161 | AUTOCOMPAC | 21 | AUTOCOMPAC-21-28 | 2026-10-22 | NUEVO | 2026-10-22 |  | 12.8
27914 - ALBURA PPTO C | 122 | No Especificado | Concreto | Viga Guia Tramo 2 #23, 30, 43, 42, 28, 21 tramo 3 #8,14,T4 #17, 14,1 | 2026-05-05 | 2026-06-02 | 2026-06-02 | 28 | 21 | 35.1 | 167.1 | AUTOCOMPAC | 21 | AUTOCOMPAC-21-28 | 2026-10-22 | NUEVO | 2026-10-22 |  | 14.1
27914 - ALBURA PPTO C | 122 | No especificado | Concreto | Viga guia Tramo 2 # 23, 30, 11, 3, 42, 28, 21 - Tramo 3 # 8, 14 - Tramo 4 # 17, 14 | 2026-05-05 | 2026-05-19 | 2026-05-21 | 14 | 21 | 31 | 147.6 | AUTOCOMPAC | 21 | AUTOCOMPAC-21-14 | 2026-10-22 | NUEVO | 2026-10-22 |  | 10
27914 - ALBURA PPTO C | 122 | No especificado | Concreto | Viga guia Tramo 2 # 23, 30, 11, 3, 42, 28, 21 - Tramo 3 # 8, 14 - Tramo 4 # 17, 14 | 2026-05-05 | 2026-05-19 | 2026-05-21 | 14 | 21 | 30.8 | 146.7 | AUTOCOMPAC | 21 | AUTOCOMPAC-21-14 | 2026-10-22 | NUEVO | 2026-10-22 |  | 9.8
27914 - ALBURA PPTO C | 122 | No especificado | Concreto | Viga guia Tramo 2 # 23, 30, 11, 3, 42, 28, 21 - Tramo 3 # 8, 14 - Tramo 4 # 17, 14 | 2026-05-05 | 2026-05-19 | 2026-05-21 | 14 | 21 | 29.8 | 141.9 | AUTOCOMPAC | 21 | AUTOCOMPAC-21-14 | 2026-10-22 | NUEVO | 2026-10-22 |  | 8.8
27914 - ALBURA PPTO C | 122 | No especificado | Concreto | Viga guia Tramo 2 # 23, 30, 11, 3, 42, 28, 21 - Tramo 3 # 8, 14 - Tramo 4 # 17, 14 | 2026-05-05 | 2026-05-12 | 2026-05-15 | 7 | 21 | 29.4 | 140 | AUTOCOMPAC | 21 | AUTOCOMPAC-21-7 | 2026-10-22 | NUEVO | 2026-10-22 |  | 8.4
27914 - ALBURA PPTO C | 122 | No especificado | Concreto | Viga guia Tramo 2 # 23, 30, 11, 3, 42, 28, 21 - Tramo 3 # 8, 14 - Tramo 4 # 17, 14 | 2026-05-05 | 2026-05-12 | 2026-05-15 | 7 | 21 | 28.9 | 137.6 | AUTOCOMPAC | 21 | AUTOCOMPAC-21-7 | 2026-10-22 | NUEVO | 2026-10-22 |  | 7.9
27914 - ALBURA PPTO C | 122 | No especificado | Concreto | Viga guia Tramo 2 # 23, 30, 11, 3, 42, 28, 21 - Tramo 3 # 8, 14 - Tramo 4 # 17, 14 | 2026-05-05 | 2026-05-12 | 2026-05-15 | 7 | 21 | 28 | 133.3 | AUTOCOMPAC | 21 | AUTOCOMPAC-21-7 | 2026-10-22 | NUEVO | 2026-10-22 |  | 7
27914 - ALBURA PPTO C | 123 | No Especificado | Concreto | Pilote Plataforma #102 | 2026-05-05 | 2026-06-02 | 2026-06-02 | 28 | 21 | 27.8 | 132.4 | TREMIE | 21 | TREMIE-21-28 | 2026-10-22 | NUEVO | 2026-10-22 | 21 | 6.8
27914 - ALBURA PPTO C | 123 | No Especificado | Concreto | Pilote Plataforma #102 | 2026-05-05 | 2026-06-02 | 2026-06-02 | 28 | 21 | 26.9 | 128.1 | TREMIE | 21 | TREMIE-21-28 | 2026-10-22 | NUEVO | 2026-10-22 | 21 | 5.9
27914 - ALBURA PPTO C | 123 | No Especificado | Concreto | Pilote Plataforma #102 | 2026-05-05 | 2026-06-02 | 2026-06-02 | 28 | 21 | 26.8 | 127.6 | TREMIE | 21 | TREMIE-21-28 | 2026-10-22 | NUEVO | 2026-10-22 | 21 | 5.8
27914 - ALBURA PPTO C | 123 | No especificado | Concreto | Pilote plataforma # 110, 102 | 2026-05-05 | 2026-05-19 | 2026-05-21 | 14 | 21 | 23.2 | 110.5 | TREMIE | 21 | TREMIE-21-14 | 2026-10-22 | NUEVO | 2026-10-22 | 14.84 | 2.2
27914 - ALBURA PPTO C | 123 | No especificado | Concreto | Pilote plataforma # 110, 102 | 2026-05-05 | 2026-05-19 | 2026-05-21 | 14 | 21 | 22.5 | 107.1 | TREMIE | 21 | TREMIE-21-14 | 2026-10-22 | NUEVO | 2026-10-22 | 14.84 | 1.5
27914 - ALBURA PPTO C | 123 | No especificado | Concreto | Pilote plataforma # 110, 102 | 2026-05-05 | 2026-05-19 | 2026-05-21 | 14 | 21 | 21.9 | 104.3 | TREMIE | 21 | TREMIE-21-14 | 2026-10-22 | NUEVO | 2026-10-22 | 14.84 | 0.9
27914 - ALBURA PPTO C | 123 | No especificado | Concreto | Pilote plataforma # 110, 102 | 2026-05-05 | 2026-05-12 | 2026-05-15 | 7 | 21 | 17.9 | 85.2 | TREMIE | 21 | TREMIE-21-7 | 2026-10-22 | NUEVO | 2026-10-22 | 11.76 | -3.1
27914 - ALBURA PPTO C | 123 | No especificado | Concreto | Pilote plataforma # 110, 102 | 2026-05-05 | 2026-05-12 | 2026-05-15 | 7 | 21 | 17.4 | 82.9 | TREMIE | 21 | TREMIE-21-7 | 2026-10-22 | NUEVO | 2026-10-22 | 11.76 | -3.6
27914 - ALBURA PPTO C | 123 | No especificado | Concreto | Pilote plataforma # 110, 102 | 2026-05-05 | 2026-05-12 | 2026-05-15 | 7 | 21 | 16.9 | 80.5 | TREMIE | 21 | TREMIE-21-7 | 2026-10-22 | NUEVO | 2026-10-22 | 11.76 | -4.1
27914 - ALBURA PPTO C | 124 | No Especificado | Concreto | Pilote #14 T3 | 2026-05-06 | 2026-06-03 | 2026-06-03 | 28 | 31 | 44 | 141.9 | TREMIE | 34 | TREMIE-34-28 | 2026-10-22 | NUEVO | 2026-10-22 |  | 13
27914 - ALBURA PPTO C | 124 | No Especificado | Concreto | Pilote #14 T3 | 2026-05-06 | 2026-06-03 | 2026-06-03 | 28 | 31 | 42.7 | 137.7 | TREMIE | 34 | TREMIE-34-28 | 2026-10-22 | NUEVO | 2026-10-22 |  | 11.7
27914 - ALBURA PPTO C | 124 | No Especificado | Concreto | Pilote #14 T3 | 2026-05-06 | 2026-06-03 | 2026-06-03 | 28 | 31 | 43.3 | 139.7 | TREMIE | 34 | TREMIE-34-28 | 2026-10-22 | NUEVO | 2026-10-22 |  | 12.3
27914 - ALBURA PPTO C | 124 | No especificado | Concreto | Pilote # 14 - Torre 3 | 2026-05-06 | 2026-05-20 | 2026-05-21 | 14 | 31 | 37.4 | 120.6 | TREMIE | 34 | TREMIE-34-14 | 2026-10-22 | NUEVO | 2026-10-22 |  | 6.4
27914 - ALBURA PPTO C | 124 | No especificado | Concreto | Pilote # 14 - Torre 3 | 2026-05-06 | 2026-05-20 | 2026-05-21 | 14 | 31 | 36.3 | 117.1 | TREMIE | 34 | TREMIE-34-14 | 2026-10-22 | NUEVO | 2026-10-22 |  | 5.3
27914 - ALBURA PPTO C | 124 | No especificado | Concreto | Pilote # 14 - Torre 3 | 2026-05-06 | 2026-05-20 | 2026-05-21 | 14 | 31 | 36.1 | 116.5 | TREMIE | 34 | TREMIE-34-14 | 2026-10-22 | NUEVO | 2026-10-22 |  | 5.1
27914 - ALBURA PPTO C | 124 | No especificado | Concreto | Pilote # 14 - Torre 3 | 2026-05-06 | 2026-05-13 | 2026-05-15 | 7 | 31 | 32.7 | 105.5 | TREMIE | 34 | TREMIE-34-7 | 2026-10-22 | NUEVO | 2026-10-22 |  | 1.7
27914 - ALBURA PPTO C | 124 | No especificado | Concreto | Pilote # 14 - Torre 3 | 2026-05-06 | 2026-05-13 | 2026-05-15 | 7 | 31 | 32.1 | 103.5 | TREMIE | 34 | TREMIE-34-7 | 2026-10-22 | NUEVO | 2026-10-22 |  | 1.1
27914 - ALBURA PPTO C | 124 | No especificado | Concreto | Pilote # 14 - Torre 3 | 2026-05-06 | 2026-05-13 | 2026-05-15 | 7 | 31 | 31.8 | 102.6 | TREMIE | 34 | TREMIE-34-7 | 2026-10-22 | NUEVO | 2026-10-22 |  | 0.8
27914 - ALBURA PPTO C | 125 | No especificado | Concreto | Pilote plataforma #87 | 2026-05-06 | 2026-06-03 | 2026-06-03 | 28 | 21 | 25.6 | 121.9 | TREMIE | 21 | TREMIE-21-28 | 2026-10-22 | NUEVO | 2026-10-22 | 21 | 4.6
27914 - ALBURA PPTO C | 125 | No especificado | Concreto | Pilote plataforma #87 | 2026-05-06 | 2026-06-03 | 2026-06-03 | 28 | 21 | 25.8 | 122.9 | TREMIE | 21 | TREMIE-21-28 | 2026-10-22 | NUEVO | 2026-10-22 | 21 | 4.8
27914 - ALBURA PPTO C | 125 | No especificado | Concreto | Pilote plataforma #87 | 2026-05-06 | 2026-06-03 | 2026-06-03 | 28 | 21 | 25.9 | 123.3 | TREMIE | 21 | TREMIE-21-28 | 2026-10-22 | NUEVO | 2026-10-22 | 21 | 4.9
27914 - ALBURA PPTO C | 125 | No especificado | Concreto | Pilote plataforma # 87 | 2026-05-06 | 2026-05-20 | 2026-05-21 | 14 | 21 | 23.9 | 113.8 | TREMIE | 21 | TREMIE-21-14 | 2026-10-22 | NUEVO | 2026-10-22 | 14.84 | 2.9
27914 - ALBURA PPTO C | 125 | No especificado | Concreto | Pilote plataforma # 87 | 2026-05-06 | 2026-05-20 | 2026-05-21 | 14 | 21 | 23.2 | 110.5 | TREMIE | 21 | TREMIE-21-14 | 2026-10-22 | NUEVO | 2026-10-22 | 14.84 | 2.2
27914 - ALBURA PPTO C | 125 | No especificado | Concreto | Pilote plataforma # 87 | 2026-05-06 | 2026-05-20 | 2026-05-21 | 14 | 21 | 23.3 | 111 | TREMIE | 21 | TREMIE-21-14 | 2026-10-22 | NUEVO | 2026-10-22 | 14.84 | 2.3
27914 - ALBURA PPTO C | 125 | No especificado | Concreto | Pilote plataforma # 87 | 2026-05-06 | 2026-05-13 | 2026-05-15 | 7 | 21 | 22.8 | 108.6 | TREMIE | 21 | TREMIE-21-7 | 2026-10-22 | NUEVO | 2026-10-22 | 11.76 | 1.8
27914 - ALBURA PPTO C | 125 | No especificado | Concreto | Pilote plataforma # 87 | 2026-05-06 | 2026-05-13 | 2026-05-15 | 7 | 21 | 22.1 | 105.2 | TREMIE | 21 | TREMIE-21-7 | 2026-10-22 | NUEVO | 2026-10-22 | 11.76 | 1.1
27914 - ALBURA PPTO C | 125 | No especificado | Concreto | Pilote plataforma # 87 | 2026-05-06 | 2026-05-13 | 2026-05-15 | 7 | 21 | 22.6 | 107.6 | TREMIE | 21 | TREMIE-21-7 | 2026-10-22 | NUEVO | 2026-10-22 | 11.76 | 1.6
27914 - ALBURA PPTO C | 126 | No especificado | Concreto | Viga guia | 2026-05-06 | 2026-06-03 | 2026-06-03 | 28 | 21 | 36.1 | 171.9 | AUTOCOMPAC | 21 | AUTOCOMPAC-21-28 | 2026-10-22 | NUEVO | 2026-10-22 |  | 15.1
27914 - ALBURA PPTO C | 126 | No especificado | Concreto | Viga guia | 2026-05-06 | 2026-06-03 | 2026-06-03 | 28 | 21 | 36.6 | 174.3 | AUTOCOMPAC | 21 | AUTOCOMPAC-21-28 | 2026-10-22 | NUEVO | 2026-10-22 |  | 15.6
27914 - ALBURA PPTO C | 126 | No especificado | Concreto | Viga guia | 2026-05-06 | 2026-06-03 | 2026-06-03 | 28 | 21 | 35.7 | 170 | AUTOCOMPAC | 21 | AUTOCOMPAC-21-28 | 2026-10-22 | NUEVO | 2026-10-22 |  | 14.7
27914 - ALBURA PPTO C | 126 | No especificado | Concreto | Viga guia | 2026-05-06 | 2026-05-20 | 2026-05-22 | 14 | 21 | 32.3 | 153.8 | AUTOCOMPAC | 21 | AUTOCOMPAC-21-14 | 2026-10-22 | NUEVO | 2026-10-22 |  | 11.3
27914 - ALBURA PPTO C | 126 | No especificado | Concreto | Viga guia | 2026-05-06 | 2026-05-20 | 2026-05-22 | 14 | 21 | 32 | 152.4 | AUTOCOMPAC | 21 | AUTOCOMPAC-21-14 | 2026-10-22 | NUEVO | 2026-10-22 |  | 11
27914 - ALBURA PPTO C | 126 | No especificado | Concreto | Viga guia | 2026-05-06 | 2026-05-20 | 2026-05-22 | 14 | 21 | 31.4 | 149.5 | AUTOCOMPAC | 21 | AUTOCOMPAC-21-14 | 2026-10-22 | NUEVO | 2026-10-22 |  | 10.4
27914 - ALBURA PPTO C | 126 | No especificado | Concreto | Viga guia | 2026-05-06 | 2026-05-13 | 2026-05-21 | 7 | 21 | 31 | 147.6 | AUTOCOMPAC | 21 | AUTOCOMPAC-21-7 | 2026-10-22 | NUEVO | 2026-10-22 |  | 10
27914 - ALBURA PPTO C | 126 | No especificado | Concreto | Viga guia | 2026-05-06 | 2026-05-13 | 2026-05-21 | 7 | 21 | 30.2 | 143.8 | AUTOCOMPAC | 21 | AUTOCOMPAC-21-7 | 2026-10-22 | NUEVO | 2026-10-22 |  | 9.2
27914 - ALBURA PPTO C | 126 | No especificado | Concreto | Viga guia | 2026-05-06 | 2026-05-13 | 2026-05-21 | 7 | 21 | 29.8 | 141.9 | AUTOCOMPAC | 21 | AUTOCOMPAC-21-7 | 2026-10-22 | NUEVO | 2026-10-22 |  | 8.8
27914 - ALBURA PPTO C | 127 | No especificado | Concreto | Viga guia | 2026-05-07 | 2026-06-04 | 2026-06-05 | 28 | 21 | 34.7 | 165.2 | AUTOCOMPAC | 21 | AUTOCOMPAC-21-28 | 2026-10-22 | NUEVO | 2026-10-22 |  | 13.7
27914 - ALBURA PPTO C | 127 | No especificado | Concreto | Viga guia | 2026-05-07 | 2026-06-04 | 2026-06-05 | 28 | 21 | 33.8 | 161 | AUTOCOMPAC | 21 | AUTOCOMPAC-21-28 | 2026-10-22 | NUEVO | 2026-10-22 |  | 12.8
27914 - ALBURA PPTO C | 127 | No especificado | Concreto | Viga guia | 2026-05-07 | 2026-06-04 | 2026-06-05 | 28 | 21 | 35.5 | 169 | AUTOCOMPAC | 21 | AUTOCOMPAC-21-28 | 2026-10-22 | NUEVO | 2026-10-22 |  | 14.5
27914 - ALBURA PPTO C | 127 | No especificado | Concreto | Viga guia | 2026-05-07 | 2026-05-21 | 2026-05-22 | 14 | 21 | 30 | 142.9 | AUTOCOMPAC | 21 | AUTOCOMPAC-21-14 | 2026-10-22 | NUEVO | 2026-10-22 |  | 9
27914 - ALBURA PPTO C | 127 | No especificado | Concreto | Viga guia | 2026-05-07 | 2026-05-21 | 2026-05-22 | 14 | 21 | 29.7 | 141.4 | AUTOCOMPAC | 21 | AUTOCOMPAC-21-14 | 2026-10-22 | NUEVO | 2026-10-22 |  | 8.7
27914 - ALBURA PPTO C | 127 | No especificado | Concreto | Viga guia | 2026-05-07 | 2026-05-21 | 2026-05-22 | 14 | 21 | 30 | 142.9 | AUTOCOMPAC | 21 | AUTOCOMPAC-21-14 | 2026-10-22 | NUEVO | 2026-10-22 |  | 9
27914 - ALBURA PPTO C | 127 | No especificado | Concreto | Viga guia | 2026-05-07 | 2026-05-14 | 2026-05-21 | 7 | 21 | 28.4 | 135.2 | AUTOCOMPAC | 21 | AUTOCOMPAC-21-7 | 2026-10-22 | NUEVO | 2026-10-22 |  | 7.4
27914 - ALBURA PPTO C | 127 | No especificado | Concreto | Viga guia | 2026-05-07 | 2026-05-14 | 2026-05-21 | 7 | 21 | 28 | 133.3 | AUTOCOMPAC | 21 | AUTOCOMPAC-21-7 | 2026-10-22 | NUEVO | 2026-10-22 |  | 7
27914 - ALBURA PPTO C | 127 | No especificado | Concreto | Viga guia | 2026-05-07 | 2026-05-14 | 2026-05-21 | 7 | 21 | 27.2 | 129.5 | AUTOCOMPAC | 21 | AUTOCOMPAC-21-7 | 2026-10-22 | NUEVO | 2026-10-22 |  | 6.2
27914 - ALBURA PPTO C | 128 | No especificado | Concreto | Pilote #69 T3 | 2026-05-07 | 2026-06-04 | 2026-06-05 | 28 | 31 | 43.2 | 139.4 | TREMIE | 34 | TREMIE-34-28 | 2026-10-22 | NUEVO | 2026-10-22 |  | 12.2
27914 - ALBURA PPTO C | 128 | No especificado | Concreto | Pilote #69 T3 | 2026-05-07 | 2026-06-04 | 2026-06-05 | 28 | 31 | 43.6 | 140.6 | TREMIE | 34 | TREMIE-34-28 | 2026-10-22 | NUEVO | 2026-10-22 |  | 12.6
27914 - ALBURA PPTO C | 128 | No especificado | Concreto | Pilote #69 T3 | 2026-05-07 | 2026-06-04 | 2026-06-05 | 28 | 31 | 42.5 | 137.1 | TREMIE | 34 | TREMIE-34-28 | 2026-10-22 | NUEVO | 2026-10-22 |  | 11.5
27914 - ALBURA PPTO C | 128 | No especificado | Concreto | Pilote # 69 - Torre 3 | 2026-05-07 | 2026-05-21 | 2026-05-22 | 14 | 31 | 39.6 | 127.7 | TREMIE | 34 | TREMIE-34-14 | 2026-10-22 | NUEVO | 2026-10-22 |  | 8.6
27914 - ALBURA PPTO C | 128 | No especificado | Concreto | Pilote # 69 - Torre 3 | 2026-05-07 | 2026-05-21 | 2026-05-22 | 14 | 31 | 39.4 | 127.1 | TREMIE | 34 | TREMIE-34-14 | 2026-10-22 | NUEVO | 2026-10-22 |  | 8.4
27914 - ALBURA PPTO C | 128 | No especificado | Concreto | Pilote # 69 - Torre 3 | 2026-05-07 | 2026-05-21 | 2026-05-22 | 14 | 31 | 38.7 | 124.8 | TREMIE | 34 | TREMIE-34-14 | 2026-10-22 | NUEVO | 2026-10-22 |  | 7.7
27914 - ALBURA PPTO C | 128 | No especificado | Concreto | Pilote # 69 - Torre 3 | 2026-05-07 | 2026-05-14 | 2026-05-21 | 7 | 31 | 36.9 | 119 | TREMIE | 34 | TREMIE-34-7 | 2026-10-22 | NUEVO | 2026-10-22 |  | 5.9
27914 - ALBURA PPTO C | 128 | No especificado | Concreto | Pilote # 69 - Torre 3 | 2026-05-07 | 2026-05-14 | 2026-05-21 | 7 | 31 | 35.9 | 115.8 | TREMIE | 34 | TREMIE-34-7 | 2026-10-22 | NUEVO | 2026-10-22 |  | 4.9
27914 - ALBURA PPTO C | 128 | No especificado | Concreto | Pilote # 69 - Torre 3 | 2026-05-07 | 2026-05-14 | 2026-05-21 | 7 | 31 | 35.6 | 114.8 | TREMIE | 34 | TREMIE-34-7 | 2026-10-22 | NUEVO | 2026-10-22 |  | 4.6
27914 - ALBURA PPTO C | 129 | No especificado | Concreto | Pilote #24 T3 | 2026-05-08 | 2026-06-05 | 2026-06-05 | 28 | 31 | 39.2 | 126.5 | TREMIE | 34 | TREMIE-34-28 | 2026-10-22 | NUEVO | 2026-10-22 |  | 8.2
27914 - ALBURA PPTO C | 129 | No especificado | Concreto | Pilote #24 T3 | 2026-05-08 | 2026-06-05 | 2026-06-05 | 28 | 31 | 38.2 | 123.2 | TREMIE | 34 | TREMIE-34-28 | 2026-10-22 | NUEVO | 2026-10-22 |  | 7.2
27914 - ALBURA PPTO C | 129 | No especificado | Concreto | Pilote #24 T3 | 2026-05-08 | 2026-06-05 | 2026-06-05 | 28 | 31 | 38.5 | 124.2 | TREMIE | 34 | TREMIE-34-28 | 2026-10-22 | NUEVO | 2026-10-22 |  | 7.5
27914 - ALBURA PPTO C | 129 | No especificado | Concreto | Pilote # 24 - Torre 3 | 2026-05-08 | 2026-05-22 | 2026-05-25 | 14 | 31 | 34.7 | 111.9 | TREMIE | 34 | TREMIE-34-14 | 2026-10-22 | NUEVO | 2026-10-22 |  | 3.7
27914 - ALBURA PPTO C | 129 | No especificado | Concreto | Pilote # 24 - Torre 3 | 2026-05-08 | 2026-05-22 | 2026-05-25 | 14 | 31 | 34.1 | 110 | TREMIE | 34 | TREMIE-34-14 | 2026-10-22 | NUEVO | 2026-10-22 |  | 3.1
27914 - ALBURA PPTO C | 129 | No especificado | Concreto | Pilote # 24 - Torre 3 | 2026-05-08 | 2026-05-22 | 2026-05-25 | 14 | 31 | 34.9 | 112.6 | TREMIE | 34 | TREMIE-34-14 | 2026-10-22 | NUEVO | 2026-10-22 |  | 3.9
27914 - ALBURA PPTO C | 129 | No especificado | Concreto | Pilote # 24 - Torre 3 | 2026-05-08 | 2026-05-15 | 2026-05-21 | 7 | 31 | 31.1 | 100.3 | TREMIE | 34 | TREMIE-34-7 | 2026-10-22 | NUEVO | 2026-10-22 |  | 0.1
27914 - ALBURA PPTO C | 129 | No especificado | Concreto | Pilote # 24 - Torre 3 | 2026-05-08 | 2026-05-15 | 2026-05-21 | 7 | 31 | 30.1 | 97.1 | TREMIE | 34 | TREMIE-34-7 | 2026-10-22 | NUEVO | 2026-10-22 |  | -0.9
27914 - ALBURA PPTO C | 129 | No especificado | Concreto | Pilote # 24 - Torre 3 | 2026-05-08 | 2026-05-15 | 2026-05-21 | 7 | 31 | 29.8 | 96.1 | TREMIE | 34 | TREMIE-34-7 | 2026-10-22 | NUEVO | 2026-10-22 |  | -1.2
27914 - ALBURA PPTO C | 13 | No especificado | Concreto | Pilote # 53 torre 4 | 2026-03-03 | 2026-03-31 | 2026-03-31 | 28 | 31 | 36.3 | 117.1 | TREMIE | 34 | TREMIE-34-28 | 2026-10-22 | NUEVO | 2026-10-22 |  | 5.3
27914 - ALBURA PPTO C | 13 | No especificado | Concreto | Pilote # 53 torre 4 | 2026-03-03 | 2026-03-31 | 2026-03-31 | 28 | 31 | 35.4 | 114.2 | TREMIE | 34 | TREMIE-34-28 | 2026-10-22 | NUEVO | 2026-10-22 |  | 4.4
27914 - ALBURA PPTO C | 13 | No especificado | Concreto | Pilote # 53 torre 4 | 2026-03-03 | 2026-03-31 | 2026-03-31 | 28 | 31 | 35.9 | 115.8 | TREMIE | 34 | TREMIE-34-28 | 2026-10-22 | NUEVO | 2026-10-22 |  | 4.9
27914 - ALBURA PPTO C | 13 | No especificado | Concreto | Pilote # 53 - Torre 4 | 2026-03-03 | 2026-03-17 | 2026-03-20 | 14 | 31 | 32.3 | 104.2 | TREMIE | 34 | TREMIE-34-14 | 2026-10-22 | NUEVO | 2026-10-22 |  | 1.3
27914 - ALBURA PPTO C | 13 | No especificado | Concreto | Pilote # 53 - Torre 4 | 2026-03-03 | 2026-03-17 | 2026-03-20 | 14 | 31 | 31.3 | 101 | TREMIE | 34 | TREMIE-34-14 | 2026-10-22 | NUEVO | 2026-10-22 |  | 0.3
27914 - ALBURA PPTO C | 13 | No especificado | Concreto | Pilote # 53 - Torre 4 | 2026-03-03 | 2026-03-17 | 2026-03-20 | 14 | 31 | 31.8 | 102.6 | TREMIE | 34 | TREMIE-34-14 | 2026-10-22 | NUEVO | 2026-10-22 |  | 0.8
27914 - ALBURA PPTO C | 13 | No especificado | Concreto | Pilote # 53 - Torre 4 | 2026-03-03 | 2026-03-10 | 2026-03-20 | 7 | 31 | 25 | 80.6 | TREMIE | 34 | TREMIE-34-7 | 2026-10-22 | NUEVO | 2026-10-22 |  | -6
27914 - ALBURA PPTO C | 13 | No especificado | Concreto | Pilote # 53 - Torre 4 | 2026-03-03 | 2026-03-10 | 2026-03-20 | 7 | 31 | 24.7 | 79.7 | TREMIE | 34 | TREMIE-34-7 | 2026-10-22 | NUEVO | 2026-10-22 |  | -6.3
27914 - ALBURA PPTO C | 13 | No especificado | Concreto | Pilote # 53 - Torre 4 | 2026-03-03 | 2026-03-10 | 2026-03-20 | 7 | 31 | 24.3 | 78.4 | TREMIE | 34 | TREMIE-34-7 | 2026-10-22 | NUEVO | 2026-10-22 |  | -6.7
27914 - ALBURA PPTO C | 130 | No especificado | Concreto | Viga guia | 2026-05-08 | 2026-06-05 | 2026-06-05 | 28 | 21 | 32.2 | 153.3 | AUTOCOMPAC | 21 | AUTOCOMPAC-21-28 | 2026-10-22 | NUEVO | 2026-10-22 |  | 11.2
27914 - ALBURA PPTO C | 130 | No especificado | Concreto | Viga guia | 2026-05-08 | 2026-06-05 | 2026-06-05 | 28 | 21 | 32.6 | 155.2 | AUTOCOMPAC | 21 | AUTOCOMPAC-21-28 | 2026-10-22 | NUEVO | 2026-10-22 |  | 11.6
27914 - ALBURA PPTO C | 130 | No especificado | Concreto | Viga guia | 2026-05-08 | 2026-06-05 | 2026-06-05 | 28 | 21 | 31.6 | 150.5 | AUTOCOMPAC | 21 | AUTOCOMPAC-21-28 | 2026-10-22 | NUEVO | 2026-10-22 |  | 10.6
27914 - ALBURA PPTO C | 130 | No especificado | Concreto | Viga guia | 2026-05-08 | 2026-05-22 | 2026-05-25 | 14 | 21 | 26.3 | 125.2 | AUTOCOMPAC | 21 | AUTOCOMPAC-21-14 | 2026-10-22 | NUEVO | 2026-10-22 |  | 5.3
27914 - ALBURA PPTO C | 130 | No especificado | Concreto | Viga guia | 2026-05-08 | 2026-05-22 | 2026-05-25 | 14 | 21 | 26.2 | 124.8 | AUTOCOMPAC | 21 | AUTOCOMPAC-21-14 | 2026-10-22 | NUEVO | 2026-10-22 |  | 5.2
27914 - ALBURA PPTO C | 130 | No especificado | Concreto | Viga guia | 2026-05-08 | 2026-05-22 | 2026-05-25 | 14 | 21 | 26.4 | 125.7 | AUTOCOMPAC | 21 | AUTOCOMPAC-21-14 | 2026-10-22 | NUEVO | 2026-10-22 |  | 5.4
27914 - ALBURA PPTO C | 130 | No especificado | Concreto | Viga guia | 2026-05-08 | 2026-05-15 | 2026-05-21 | 7 | 21 | 24.6 | 117.1 | AUTOCOMPAC | 21 | AUTOCOMPAC-21-7 | 2026-10-22 | NUEVO | 2026-10-22 |  | 3.6
27914 - ALBURA PPTO C | 130 | No especificado | Concreto | Viga guia | 2026-05-08 | 2026-05-15 | 2026-05-21 | 7 | 21 | 24.2 | 115.2 | AUTOCOMPAC | 21 | AUTOCOMPAC-21-7 | 2026-10-22 | NUEVO | 2026-10-22 |  | 3.2
27914 - ALBURA PPTO C | 130 | No especificado | Concreto | Viga guia | 2026-05-08 | 2026-05-15 | 2026-05-21 | 7 | 21 | 23.5 | 111.9 | AUTOCOMPAC | 21 | AUTOCOMPAC-21-7 | 2026-10-22 | NUEVO | 2026-10-22 |  | 2.5
27914 - ALBURA PPTO C | 131 | No especificado | Concreto | Pílote plataforma #107 ,78 | 2026-05-08 | 2026-06-05 | 2026-06-05 | 28 | 21 | 26.2 | 124.8 | AUTOCOMPAC | 21 | AUTOCOMPAC-21-28 | 2026-10-22 | NUEVO | 2026-10-22 |  | 5.2
27914 - ALBURA PPTO C | 131 | No especificado | Concreto | Pílote plataforma #107 ,78 | 2026-05-08 | 2026-06-05 | 2026-06-05 | 28 | 21 | 25.4 | 121 | AUTOCOMPAC | 21 | AUTOCOMPAC-21-28 | 2026-10-22 | NUEVO | 2026-10-22 |  | 4.4
27914 - ALBURA PPTO C | 131 | No especificado | Concreto | Pílote plataforma #107 ,78 | 2026-05-08 | 2026-06-05 | 2026-06-05 | 28 | 21 | 25.7 | 122.4 | AUTOCOMPAC | 21 | AUTOCOMPAC-21-28 | 2026-10-22 | NUEVO | 2026-10-22 |  | 4.7
27914 - ALBURA PPTO C | 131 | No especificado | Concreto | Pilote plataforma # 107, 78 | 2026-05-08 | 2026-05-22 | 2026-05-25 | 14 | 21 | 21.2 | 101 | TREMIE | 21 | TREMIE-21-14 | 2026-10-22 | NUEVO | 2026-10-22 | 14.84 | 0.2
27914 - ALBURA PPTO C | 131 | No especificado | Concreto | Pilote plataforma # 107, 78 | 2026-05-08 | 2026-05-22 | 2026-05-25 | 14 | 21 | 20.9 | 99.5 | TREMIE | 21 | TREMIE-21-14 | 2026-10-22 | NUEVO | 2026-10-22 | 14.84 | -0.1
27914 - ALBURA PPTO C | 131 | No especificado | Concreto | Pilote plataforma # 107, 78 | 2026-05-08 | 2026-05-22 | 2026-05-25 | 14 | 21 | 21.2 | 101 | TREMIE | 21 | TREMIE-21-14 | 2026-10-22 | NUEVO | 2026-10-22 | 14.84 | 0.2
27914 - ALBURA PPTO C | 131 | No especificado | Concreto | Pilote plataforma # 107, 78 | 2026-05-08 | 2026-05-15 | 2026-05-21 | 7 | 21 | 18.8 | 89.5 | TREMIE | 21 | TREMIE-21-7 | 2026-10-22 | NUEVO | 2026-10-22 | 11.76 | -2.2
27914 - ALBURA PPTO C | 131 | No especificado | Concreto | Pilote plataforma # 107, 78 | 2026-05-08 | 2026-05-15 | 2026-05-21 | 7 | 21 | 18 | 85.7 | TREMIE | 21 | TREMIE-21-7 | 2026-10-22 | NUEVO | 2026-10-22 | 11.76 | -3
27914 - ALBURA PPTO C | 131 | No especificado | Concreto | Pilote plataforma # 107, 78 | 2026-05-08 | 2026-05-15 | 2026-05-21 | 7 | 21 | 17.6 | 83.8 | TREMIE | 21 | TREMIE-21-7 | 2026-10-22 | NUEVO | 2026-10-22 | 11.76 | -3.4
27914 - ALBURA PPTO C | 132 | No especificado | Concreto | Pilote #45 T3 | 2026-05-09 | 2026-06-06 | 2026-06-09 | 28 | 31 | 43.1 | 139 | TREMIE | 34 | TREMIE-34-28 | 2026-10-22 | NUEVO | 2026-10-22 |  | 12.1
27914 - ALBURA PPTO C | 132 | No especificado | Concreto | Pilote #45 T3 | 2026-05-09 | 2026-06-06 | 2026-06-09 | 28 | 31 | 42.1 | 135.8 | TREMIE | 34 | TREMIE-34-28 | 2026-10-22 | NUEVO | 2026-10-22 |  | 11.1
27914 - ALBURA PPTO C | 132 | No especificado | Concreto | Pilote #45 T3 | 2026-05-09 | 2026-06-06 | 2026-06-09 | 28 | 31 | 42.6 | 137.4 | TREMIE | 34 | TREMIE-34-28 | 2026-10-22 | NUEVO | 2026-10-22 |  | 11.6
27914 - ALBURA PPTO C | 132 | No especificado | Concreto | Pilote # 45 - Torre 3 | 2026-05-09 | 2026-05-23 | 2026-05-25 | 14 | 31 | 36.1 | 116.5 | TREMIE | 34 | TREMIE-34-14 | 2026-10-22 | NUEVO | 2026-10-22 |  | 5.1
27914 - ALBURA PPTO C | 132 | No especificado | Concreto | Pilote # 45 - Torre 3 | 2026-05-09 | 2026-05-23 | 2026-05-25 | 14 | 31 | 36.1 | 116.5 | TREMIE | 34 | TREMIE-34-14 | 2026-10-22 | NUEVO | 2026-10-22 |  | 5.1
27914 - ALBURA PPTO C | 132 | No especificado | Concreto | Pilote # 45 - Torre 3 | 2026-05-09 | 2026-05-23 | 2026-05-25 | 14 | 31 | 35.7 | 115.2 | TREMIE | 34 | TREMIE-34-14 | 2026-10-22 | NUEVO | 2026-10-22 |  | 4.7
27914 - ALBURA PPTO C | 132 | No especificado | Concreto | Pilote # 45 - Torre 3 | 2026-05-09 | 2026-05-16 | 2026-05-21 | 7 | 31 | 33.7 | 108.7 | TREMIE | 34 | TREMIE-34-7 | 2026-10-22 | NUEVO | 2026-10-22 |  | 2.7
27914 - ALBURA PPTO C | 132 | No especificado | Concreto | Pilote # 45 - Torre 3 | 2026-05-09 | 2026-05-16 | 2026-05-21 | 7 | 31 | 32.8 | 105.8 | TREMIE | 34 | TREMIE-34-7 | 2026-10-22 | NUEVO | 2026-10-22 |  | 1.8
27914 - ALBURA PPTO C | 132 | No especificado | Concreto | Pilote # 45 - Torre 3 | 2026-05-09 | 2026-05-16 | 2026-05-21 | 7 | 31 | 31.8 | 102.6 | TREMIE | 34 | TREMIE-34-7 | 2026-10-22 | NUEVO | 2026-10-22 |  | 0.8
27914 - ALBURA PPTO C | 133 | No especificado | Concreto | Pilote plataforma #116 | 2026-05-09 | 2026-06-06 | 2026-06-09 | 28 | 21 | 31.7 | 151 | TREMIE | 21 | TREMIE-21-28 | 2026-10-22 | NUEVO | 2026-10-22 | 21 | 10.7
27914 - ALBURA PPTO C | 133 | No especificado | Concreto | Pilote plataforma #116 | 2026-05-09 | 2026-06-06 | 2026-06-09 | 28 | 21 | 30.8 | 146.7 | TREMIE | 21 | TREMIE-21-28 | 2026-10-22 | NUEVO | 2026-10-22 | 21 | 9.8
27914 - ALBURA PPTO C | 133 | No especificado | Concreto | Pilote plataforma #116 | 2026-05-09 | 2026-06-06 | 2026-06-09 | 28 | 21 | 30.6 | 145.7 | TREMIE | 21 | TREMIE-21-28 | 2026-10-22 | NUEVO | 2026-10-22 | 21 | 9.6
27914 - ALBURA PPTO C | 133 | No especificado | Concreto | Pilote plataforma # 116 | 2026-05-09 | 2026-05-23 | 2026-05-25 | 14 | 21 | 25.6 | 121.9 | TREMIE | 21 | TREMIE-21-14 | 2026-10-22 | NUEVO | 2026-10-22 | 14.84 | 4.6
27914 - ALBURA PPTO C | 133 | No especificado | Concreto | Pilote plataforma # 116 | 2026-05-09 | 2026-05-23 | 2026-05-25 | 14 | 21 | 25 | 119 | TREMIE | 21 | TREMIE-21-14 | 2026-10-22 | NUEVO | 2026-10-22 | 14.84 | 4
27914 - ALBURA PPTO C | 133 | No especificado | Concreto | Pilote plataforma # 116 | 2026-05-09 | 2026-05-23 | 2026-05-25 | 14 | 21 | 25.6 | 121.9 | TREMIE | 21 | TREMIE-21-14 | 2026-10-22 | NUEVO | 2026-10-22 | 14.84 | 4.6
27914 - ALBURA PPTO C | 133 | No especificado | Concreto | Pilote plataforma # 116 | 2026-05-09 | 2026-05-16 | 2026-05-21 | 7 | 21 | 23.7 | 112.9 | TREMIE | 21 | TREMIE-21-7 | 2026-10-22 | NUEVO | 2026-10-22 | 11.76 | 2.7
27914 - ALBURA PPTO C | 133 | No especificado | Concreto | Pilote plataforma # 116 | 2026-05-09 | 2026-05-16 | 2026-05-21 | 7 | 21 | 23.2 | 110.5 | TREMIE | 21 | TREMIE-21-7 | 2026-10-22 | NUEVO | 2026-10-22 | 11.76 | 2.2
27914 - ALBURA PPTO C | 133 | No especificado | Concreto | Pilote plataforma # 116 | 2026-05-09 | 2026-05-16 | 2026-05-21 | 7 | 21 | 22.5 | 107.1 | TREMIE | 21 | TREMIE-21-7 | 2026-10-22 | NUEVO | 2026-10-22 | 11.76 | 1.5
27914 - ALBURA PPTO C | 134 | No especificado | Concreto | Viga guía | 2026-05-09 | 2026-06-06 | 2026-06-09 | 28 | 21 | 28.1 | 133.8 | AUTOCOMPAC | 21 | AUTOCOMPAC-21-28 | 2026-10-22 | NUEVO | 2026-10-22 |  | 7.1
27914 - ALBURA PPTO C | 134 | No especificado | Concreto | Viga guía | 2026-05-09 | 2026-06-06 | 2026-06-09 | 28 | 21 | 27.3 | 130 | AUTOCOMPAC | 21 | AUTOCOMPAC-21-28 | 2026-10-22 | NUEVO | 2026-10-22 |  | 6.3
27914 - ALBURA PPTO C | 134 | No especificado | Concreto | Viga guía | 2026-05-09 | 2026-06-06 | 2026-06-09 | 28 | 21 | 27.5 | 131 | AUTOCOMPAC | 21 | AUTOCOMPAC-21-28 | 2026-10-22 | NUEVO | 2026-10-22 |  | 6.5
27914 - ALBURA PPTO C | 134 | No especificado | Concreto | Viga guia | 2026-05-09 | 2026-05-23 | 2026-05-25 | 14 | 21 | 23.4 | 111.4 | AUTOCOMPAC | 21 | AUTOCOMPAC-21-14 | 2026-10-22 | NUEVO | 2026-10-22 |  | 2.4
27914 - ALBURA PPTO C | 134 | No especificado | Concreto | Viga guia | 2026-05-09 | 2026-05-23 | 2026-05-25 | 14 | 21 | 23.9 | 113.8 | AUTOCOMPAC | 21 | AUTOCOMPAC-21-14 | 2026-10-22 | NUEVO | 2026-10-22 |  | 2.9
27914 - ALBURA PPTO C | 134 | No especificado | Concreto | Viga guia | 2026-05-09 | 2026-05-23 | 2026-05-25 | 14 | 21 | 23.5 | 111.9 | AUTOCOMPAC | 21 | AUTOCOMPAC-21-14 | 2026-10-22 | NUEVO | 2026-10-22 |  | 2.5
27914 - ALBURA PPTO C | 134 | No especificado | Concreto | Viga guia | 2026-05-09 | 2026-05-16 | 2026-05-21 | 7 | 21 | 20.6 | 98.1 | AUTOCOMPAC | 21 | AUTOCOMPAC-21-7 | 2026-10-22 | NUEVO | 2026-10-22 |  | -0.4
27914 - ALBURA PPTO C | 134 | No especificado | Concreto | Viga guia | 2026-05-09 | 2026-05-16 | 2026-05-21 | 7 | 21 | 20.5 | 97.6 | AUTOCOMPAC | 21 | AUTOCOMPAC-21-7 | 2026-10-22 | NUEVO | 2026-10-22 |  | -0.5
27914 - ALBURA PPTO C | 134 | No especificado | Concreto | Viga guia | 2026-05-09 | 2026-05-16 | 2026-05-21 | 7 | 21 | 19.5 | 92.9 | AUTOCOMPAC | 21 | AUTOCOMPAC-21-7 | 2026-10-22 | NUEVO | 2026-10-22 |  | -1.5
27914 - ALBURA PPTO C | 135 | No especificado | Concreto | Viga guía | 2026-05-11 | 2026-06-08 | 2026-06-09 | 28 | 21 | 25.3 | 120.5 | AUTOCOMPAC | 21 | AUTOCOMPAC-21-28 | 2026-10-22 | NUEVO | 2026-10-22 |  | 4.3
27914 - ALBURA PPTO C | 135 | No especificado | Concreto | Viga guía | 2026-05-11 | 2026-06-08 | 2026-06-09 | 28 | 21 | 25.5 | 121.4 | AUTOCOMPAC | 21 | AUTOCOMPAC-21-28 | 2026-10-22 | NUEVO | 2026-10-22 |  | 4.5
27914 - ALBURA PPTO C | 135 | No especificado | Concreto | Viga guía | 2026-05-11 | 2026-06-08 | 2026-06-09 | 28 | 21 | 25.9 | 123.3 | AUTOCOMPAC | 21 | AUTOCOMPAC-21-28 | 2026-10-22 | NUEVO | 2026-10-22 |  | 4.9
27914 - ALBURA PPTO C | 135 | No especificado | Concreto | Viga guia | 2026-05-11 | 2026-05-25 | 2026-05-28 | 14 | 21 | 22.3 | 106.2 | AUTOCOMPAC | 21 | AUTOCOMPAC-21-14 | 2026-10-22 | NUEVO | 2026-10-22 |  | 1.3
27914 - ALBURA PPTO C | 135 | No especificado | Concreto | Viga guia | 2026-05-11 | 2026-05-25 | 2026-05-28 | 14 | 21 | 21.6 | 102.9 | AUTOCOMPAC | 21 | AUTOCOMPAC-21-14 | 2026-10-22 | NUEVO | 2026-10-22 |  | 0.6
27914 - ALBURA PPTO C | 135 | No especificado | Concreto | Viga guia | 2026-05-11 | 2026-05-25 | 2026-05-28 | 14 | 21 | 22 | 104.8 | AUTOCOMPAC | 21 | AUTOCOMPAC-21-14 | 2026-10-22 | NUEVO | 2026-10-22 |  | 1
27914 - ALBURA PPTO C | 135 | No especificado | Concreto | Viga guia | 2026-05-11 | 2026-05-18 | 2026-05-21 | 7 | 21 | 18.8 | 89.5 | AUTOCOMPAC | 21 | AUTOCOMPAC-21-7 | 2026-10-22 | NUEVO | 2026-10-22 |  | -2.2
27914 - ALBURA PPTO C | 135 | No especificado | Concreto | Viga guia | 2026-05-11 | 2026-05-18 | 2026-05-21 | 7 | 21 | 18.7 | 89 | AUTOCOMPAC | 21 | AUTOCOMPAC-21-7 | 2026-10-22 | NUEVO | 2026-10-22 |  | -2.3
27914 - ALBURA PPTO C | 135 | No especificado | Concreto | Viga guia | 2026-05-11 | 2026-05-18 | 2026-05-21 | 7 | 21 | 18 | 85.7 | AUTOCOMPAC | 21 | AUTOCOMPAC-21-7 | 2026-10-22 | NUEVO | 2026-10-22 |  | -3
27914 - ALBURA PPTO C | 136 | No especificado | Concreto | Pilote plataforma # 118, 115 | 2026-05-11 | 2026-06-08 | 2026-06-09 | 28 | 21 | 28 | 133.3 | TREMIE | 21 | TREMIE-21-28 | 2026-10-22 | NUEVO | 2026-10-22 | 21 | 7
27914 - ALBURA PPTO C | 136 | No especificado | Concreto | Pilote plataforma # 118, 115 | 2026-05-11 | 2026-06-08 | 2026-06-09 | 28 | 21 | 27.8 | 132.4 | TREMIE | 21 | TREMIE-21-28 | 2026-10-22 | NUEVO | 2026-10-22 | 21 | 6.8
27914 - ALBURA PPTO C | 136 | No especificado | Concreto | Pilote plataforma # 118, 115 | 2026-05-11 | 2026-06-08 | 2026-06-09 | 28 | 21 | 28.9 | 137.6 | TREMIE | 21 | TREMIE-21-28 | 2026-10-22 | NUEVO | 2026-10-22 | 21 | 7.9
27914 - ALBURA PPTO C | 136 | No especificado | Concreto | Pilote plataforma # 118, 115 | 2026-05-11 | 2026-05-25 | 2026-05-28 | 14 | 21 | 24.5 | 116.7 | TREMIE | 21 | TREMIE-21-14 | 2026-10-22 | NUEVO | 2026-10-22 | 14.84 | 3.5
27914 - ALBURA PPTO C | 136 | No especificado | Concreto | Pilote plataforma # 118, 115 | 2026-05-11 | 2026-05-25 | 2026-05-28 | 14 | 21 | 24.4 | 116.2 | TREMIE | 21 | TREMIE-21-14 | 2026-10-22 | NUEVO | 2026-10-22 | 14.84 | 3.4
27914 - ALBURA PPTO C | 136 | No especificado | Concreto | Pilote plataforma # 118, 115 | 2026-05-11 | 2026-05-25 | 2026-05-28 | 14 | 21 | 23.7 | 112.9 | TREMIE | 21 | TREMIE-21-14 | 2026-10-22 | NUEVO | 2026-10-22 | 14.84 | 2.7
27914 - ALBURA PPTO C | 136 | No especificado | Concreto | Pilote plataforma # 118, 115 | 2026-05-11 | 2026-05-18 | 2026-05-21 | 7 | 21 | 22.7 | 108.1 | TREMIE | 21 | TREMIE-21-7 | 2026-10-22 | NUEVO | 2026-10-22 | 11.76 | 1.7
27914 - ALBURA PPTO C | 136 | No especificado | Concreto | Pilote plataforma # 118, 115 | 2026-05-11 | 2026-05-18 | 2026-05-21 | 7 | 21 | 21.6 | 102.9 | TREMIE | 21 | TREMIE-21-7 | 2026-10-22 | NUEVO | 2026-10-22 | 11.76 | 0.6
27914 - ALBURA PPTO C | 136 | No especificado | Concreto | Pilote plataforma # 118, 115 | 2026-05-11 | 2026-05-18 | 2026-05-21 | 7 | 21 | 21.9 | 104.3 | TREMIE | 21 | TREMIE-21-7 | 2026-10-22 | NUEVO | 2026-10-22 | 11.76 | 0.9
27914 - ALBURA PPTO C | 137 | No especificado | Concreto | Pilote #52 T3 | 2026-05-11 | 2026-06-08 | 2026-06-09 | 28 | 31 | 39 | 125.8 | TREMIE | 34 | TREMIE-34-28 | 2026-10-22 | NUEVO | 2026-10-22 |  | 8
27914 - ALBURA PPTO C | 137 | No especificado | Concreto | Pilote #52 T3 | 2026-05-11 | 2026-06-08 | 2026-06-09 | 28 | 31 | 39.5 | 127.4 | TREMIE | 34 | TREMIE-34-28 | 2026-10-22 | NUEVO | 2026-10-22 |  | 8.5
27914 - ALBURA PPTO C | 137 | No especificado | Concreto | Pilote #52 T3 | 2026-05-11 | 2026-06-08 | 2026-06-09 | 28 | 31 | 38 | 122.6 | TREMIE | 34 | TREMIE-34-28 | 2026-10-22 | NUEVO | 2026-10-22 |  | 7
27914 - ALBURA PPTO C | 137 | No especificado | Concreto | Pilote # 52 - Torre 3 | 2026-05-11 | 2026-05-25 | 2026-05-28 | 14 | 31 | 34.2 | 110.3 | TREMIE | 34 | TREMIE-34-14 | 2026-10-22 | NUEVO | 2026-10-22 |  | 3.2
27914 - ALBURA PPTO C | 137 | No especificado | Concreto | Pilote # 52 - Torre 3 | 2026-05-11 | 2026-05-25 | 2026-05-28 | 14 | 31 | 33 | 106.5 | TREMIE | 34 | TREMIE-34-14 | 2026-10-22 | NUEVO | 2026-10-22 |  | 2
27914 - ALBURA PPTO C | 137 | No especificado | Concreto | Pilote # 52 - Torre 3 | 2026-05-11 | 2026-05-25 | 2026-05-28 | 14 | 31 | 33.9 | 109.4 | TREMIE | 34 | TREMIE-34-14 | 2026-10-22 | NUEVO | 2026-10-22 |  | 2.9
27914 - ALBURA PPTO C | 137 | No especificado | Concreto | Pilote # 52 - Torre 3 | 2026-05-11 | 2026-05-18 | 2026-05-21 | 7 | 31 | 30 | 96.8 | TREMIE | 34 | TREMIE-34-7 | 2026-10-22 | NUEVO | 2026-10-22 |  | -1
27914 - ALBURA PPTO C | 137 | No especificado | Concreto | Pilote # 52 - Torre 3 | 2026-05-11 | 2026-05-18 | 2026-05-21 | 7 | 31 | 29.6 | 95.5 | TREMIE | 34 | TREMIE-34-7 | 2026-10-22 | NUEVO | 2026-10-22 |  | -1.4
27914 - ALBURA PPTO C | 137 | No especificado | Concreto | Pilote # 52 - Torre 3 | 2026-05-11 | 2026-05-18 | 2026-05-21 | 7 | 31 | 28.9 | 93.2 | TREMIE | 34 | TREMIE-34-7 | 2026-10-22 | NUEVO | 2026-10-22 |  | -2.1
27914 - ALBURA PPTO C | 138 | No especificado | Concreto | Viga guía | 2026-05-12 | 2026-06-09 | 2026-06-10 | 28 | 21 | 31.7 | 151 | AUTOCOMPAC | 21 | AUTOCOMPAC-21-28 | 2026-10-22 | NUEVO | 2026-10-22 |  | 10.7
27914 - ALBURA PPTO C | 138 | No especificado | Concreto | Viga guía | 2026-05-12 | 2026-06-09 | 2026-06-10 | 28 | 21 | 31.5 | 150 | AUTOCOMPAC | 21 | AUTOCOMPAC-21-28 | 2026-10-22 | NUEVO | 2026-10-22 |  | 10.5
27914 - ALBURA PPTO C | 138 | No especificado | Concreto | Viga guía | 2026-05-12 | 2026-06-09 | 2026-06-10 | 28 | 21 | 31.1 | 148.1 | AUTOCOMPAC | 21 | AUTOCOMPAC-21-28 | 2026-10-22 | NUEVO | 2026-10-22 |  | 10.1
27914 - ALBURA PPTO C | 138 | No especificado | Concreto | Viga guia | 2026-05-12 | 2026-05-26 | 2026-05-28 | 14 | 21 | 28.8 | 137.1 | AUTOCOMPAC | 21 | AUTOCOMPAC-21-14 | 2026-10-22 | NUEVO | 2026-10-22 |  | 7.8
27914 - ALBURA PPTO C | 138 | No especificado | Concreto | Viga guia | 2026-05-12 | 2026-05-26 | 2026-05-28 | 14 | 21 | 28.5 | 135.7 | AUTOCOMPAC | 21 | AUTOCOMPAC-21-14 | 2026-10-22 | NUEVO | 2026-10-22 |  | 7.5
27914 - ALBURA PPTO C | 138 | No especificado | Concreto | Viga guia | 2026-05-12 | 2026-05-26 | 2026-05-28 | 14 | 21 | 28.9 | 137.6 | AUTOCOMPAC | 21 | AUTOCOMPAC-21-14 | 2026-10-22 | NUEVO | 2026-10-22 |  | 7.9
27914 - ALBURA PPTO C | 138 | No especificado | Concreto | Viga guia | 2026-05-12 | 2026-05-19 | 2026-05-22 | 7 | 21 | 27.1 | 129 | AUTOCOMPAC | 21 | AUTOCOMPAC-21-7 | 2026-10-22 | NUEVO | 2026-10-22 |  | 6.1
27914 - ALBURA PPTO C | 138 | No especificado | Concreto | Viga guia | 2026-05-12 | 2026-05-19 | 2026-05-22 | 7 | 21 | 26.7 | 127.1 | AUTOCOMPAC | 21 | AUTOCOMPAC-21-7 | 2026-10-22 | NUEVO | 2026-10-22 |  | 5.7
27914 - ALBURA PPTO C | 138 | No especificado | Concreto | Viga guia | 2026-05-12 | 2026-05-19 | 2026-05-22 | 7 | 21 | 26.4 | 125.7 | AUTOCOMPAC | 21 | AUTOCOMPAC-21-7 | 2026-10-22 | NUEVO | 2026-10-22 |  | 5.4
27914 - ALBURA PPTO C | 139 | No especificado | Concreto | Pilote plataforma # 14 | 2026-05-12 | 2026-06-09 | 2026-06-10 | 28 | 21 | 31.1 | 148.1 | TREMIE | 21 | TREMIE-21-28 | 2026-10-22 | NUEVO | 2026-10-22 | 21 | 10.1
27914 - ALBURA PPTO C | 139 | No especificado | Concreto | Pilote plataforma # 14 | 2026-05-12 | 2026-06-09 | 2026-06-10 | 28 | 21 | 31.9 | 151.9 | TREMIE | 21 | TREMIE-21-28 | 2026-10-22 | NUEVO | 2026-10-22 | 21 | 10.9
27914 - ALBURA PPTO C | 139 | No especificado | Concreto | Pilote plataforma # 14 | 2026-05-12 | 2026-06-09 | 2026-06-10 | 28 | 21 | 30.7 | 146.2 | TREMIE | 21 | TREMIE-21-28 | 2026-10-22 | NUEVO | 2026-10-22 | 21 | 9.7
27914 - ALBURA PPTO C | 139 | No especificado | Concreto | Pilote plataforma 114 | 2026-05-12 | 2026-05-26 | 2026-05-28 | 14 | 21 | 26.9 | 128.1 | TREMIE | 21 | TREMIE-21-14 | 2026-10-22 | NUEVO | 2026-10-22 | 14.84 | 5.9
27914 - ALBURA PPTO C | 139 | No especificado | Concreto | Pilote plataforma 114 | 2026-05-12 | 2026-05-26 | 2026-05-28 | 14 | 21 | 26.7 | 127.1 | TREMIE | 21 | TREMIE-21-14 | 2026-10-22 | NUEVO | 2026-10-22 | 14.84 | 5.7
27914 - ALBURA PPTO C | 139 | No especificado | Concreto | Pilote plataforma 114 | 2026-05-12 | 2026-05-26 | 2026-05-28 | 14 | 21 | 27 | 128.6 | TREMIE | 21 | TREMIE-21-14 | 2026-10-22 | NUEVO | 2026-10-22 | 14.84 | 6
27914 - ALBURA PPTO C | 139 | No especificado | Concreto | Pilote plataforma 114 | 2026-05-12 | 2026-05-19 | 2026-05-22 | 7 | 21 | 25.2 | 120 | TREMIE | 21 | TREMIE-21-7 | 2026-10-22 | NUEVO | 2026-10-22 | 11.76 | 4.2
27914 - ALBURA PPTO C | 139 | No especificado | Concreto | Pilote plataforma 114 | 2026-05-12 | 2026-05-19 | 2026-05-22 | 7 | 21 | 24.1 | 114.8 | TREMIE | 21 | TREMIE-21-7 | 2026-10-22 | NUEVO | 2026-10-22 | 11.76 | 3.1
27914 - ALBURA PPTO C | 139 | No especificado | Concreto | Pilote plataforma 114 | 2026-05-12 | 2026-05-19 | 2026-05-22 | 7 | 21 | 24 | 114.3 | TREMIE | 21 | TREMIE-21-7 | 2026-10-22 | NUEVO | 2026-10-22 | 11.76 | 3
27914 - ALBURA PPTO C | 14 | No especificado | Concreto | Pilote #30 torre 4 | 2026-03-03 | 2026-03-31 | 2026-03-31 | 28 | 31 | 36.3 | 117.1 | TREMIE | 34 | TREMIE-34-28 | 2026-10-22 | NUEVO | 2026-10-22 |  | 5.3
27914 - ALBURA PPTO C | 14 | No especificado | Concreto | Pilote #30 torre 4 | 2026-03-03 | 2026-03-31 | 2026-03-31 | 28 | 31 | 36.7 | 118.4 | TREMIE | 34 | TREMIE-34-28 | 2026-10-22 | NUEVO | 2026-10-22 |  | 5.7
27914 - ALBURA PPTO C | 14 | No especificado | Concreto | Pilote #30 torre 4 | 2026-03-03 | 2026-03-31 | 2026-03-31 | 28 | 31 | 37.1 | 119.7 | TREMIE | 34 | TREMIE-34-28 | 2026-10-22 | NUEVO | 2026-10-22 |  | 6.1
27914 - ALBURA PPTO C | 14 | No especificado | Concreto | Pilote # 30 - Torre 4 | 2026-03-03 | 2026-03-17 | 2026-03-20 | 14 | 31 | 29.1 | 93.9 | TREMIE | 34 | TREMIE-34-14 | 2026-10-22 | NUEVO | 2026-10-22 |  | -1.9
27914 - ALBURA PPTO C | 14 | No especificado | Concreto | Pilote # 30 - Torre 4 | 2026-03-03 | 2026-03-17 | 2026-03-20 | 14 | 31 | 28.2 | 91 | TREMIE | 34 | TREMIE-34-14 | 2026-10-22 | NUEVO | 2026-10-22 |  | -2.8
27914 - ALBURA PPTO C | 14 | No especificado | Concreto | Pilote # 30 - Torre 4 | 2026-03-03 | 2026-03-17 | 2026-03-20 | 14 | 31 | 28 | 90.3 | TREMIE | 34 | TREMIE-34-14 | 2026-10-22 | NUEVO | 2026-10-22 |  | -3
27914 - ALBURA PPTO C | 14 | No especificado | Concreto | Pilote # 30 - Torre 4 | 2026-03-03 | 2026-03-10 | 2026-03-20 | 7 | 31 | 24.8 | 80 | TREMIE | 34 | TREMIE-34-7 | 2026-10-22 | NUEVO | 2026-10-22 |  | -6.2
27914 - ALBURA PPTO C | 14 | No especificado | Concreto | Pilote # 30 - Torre 4 | 2026-03-03 | 2026-03-10 | 2026-03-20 | 7 | 31 | 24.3 | 78.4 | TREMIE | 34 | TREMIE-34-7 | 2026-10-22 | NUEVO | 2026-10-22 |  | -6.7
27914 - ALBURA PPTO C | 14 | No especificado | Concreto | Pilote # 30 - Torre 4 | 2026-03-03 | 2026-03-10 | 2026-03-20 | 7 | 31 | 24 | 77.4 | TREMIE | 34 | TREMIE-34-7 | 2026-10-22 | NUEVO | 2026-10-22 |  | -7
27914 - ALBURA PPTO C | 140 | No especificado | Concreto | Pilote # 33 T3 | 2026-05-12 | 2026-06-09 | 2026-06-10 | 28 | 31 | 37.5 | 121 | TREMIE | 34 | TREMIE-34-28 | 2026-10-22 | NUEVO | 2026-10-22 |  | 6.5
27914 - ALBURA PPTO C | 140 | No especificado | Concreto | Pilote # 33 T3 | 2026-05-12 | 2026-06-09 | 2026-06-10 | 28 | 31 | 36.5 | 117.7 | TREMIE | 34 | TREMIE-34-28 | 2026-10-22 | NUEVO | 2026-10-22 |  | 5.5
27914 - ALBURA PPTO C | 140 | No especificado | Concreto | Pilote # 33 T3 | 2026-05-12 | 2026-06-09 | 2026-06-10 | 28 | 31 | 37 | 119.4 | TREMIE | 34 | TREMIE-34-28 | 2026-10-22 | NUEVO | 2026-10-22 |  | 6
27914 - ALBURA PPTO C | 140 | No especificado | Concreto | Pilote # 33 - Torre 3 | 2026-05-12 | 2026-05-26 | 2026-05-28 | 14 | 31 | 33.5 | 108.1 | TREMIE | 34 | TREMIE-34-14 | 2026-10-22 | NUEVO | 2026-10-22 |  | 2.5
27914 - ALBURA PPTO C | 140 | No especificado | Concreto | Pilote # 33 - Torre 3 | 2026-05-12 | 2026-05-26 | 2026-05-28 | 14 | 31 | 33.4 | 107.7 | TREMIE | 34 | TREMIE-34-14 | 2026-10-22 | NUEVO | 2026-10-22 |  | 2.4
27914 - ALBURA PPTO C | 140 | No especificado | Concreto | Pilote # 33 - Torre 3 | 2026-05-12 | 2026-05-26 | 2026-05-28 | 14 | 31 | 32.3 | 104.2 | TREMIE | 34 | TREMIE-34-14 | 2026-10-22 | NUEVO | 2026-10-22 |  | 1.3
27914 - ALBURA PPTO C | 140 | No especificado | Concreto | Pilote # 33 - Torre 3 | 2026-05-12 | 2026-05-19 | 2026-05-22 | 7 | 31 | 30.2 | 97.4 | TREMIE | 34 | TREMIE-34-7 | 2026-10-22 | NUEVO | 2026-10-22 |  | -0.8
27914 - ALBURA PPTO C | 140 | No especificado | Concreto | Pilote # 33 - Torre 3 | 2026-05-12 | 2026-05-19 | 2026-05-22 | 7 | 31 | 29.2 | 94.2 | TREMIE | 34 | TREMIE-34-7 | 2026-10-22 | NUEVO | 2026-10-22 |  | -1.8
27914 - ALBURA PPTO C | 140 | No especificado | Concreto | Pilote # 33 - Torre 3 | 2026-05-12 | 2026-05-19 | 2026-05-22 | 7 | 31 | 29 | 93.5 | TREMIE | 34 | TREMIE-34-7 | 2026-10-22 | NUEVO | 2026-10-22 |  | -2
27914 - ALBURA PPTO C | 141 | No especificado | Concreto | Viga guía | 2026-05-13 | 2026-06-10 | 2026-06-10 | 28 | 21 | 30.1 | 143.3 | AUTOCOMPAC | 21 | AUTOCOMPAC-21-28 | 2026-10-22 | NUEVO | 2026-10-22 |  | 9.1
27914 - ALBURA PPTO C | 141 | No especificado | Concreto | Viga guía | 2026-05-13 | 2026-06-10 | 2026-06-10 | 28 | 21 | 30.4 | 144.8 | AUTOCOMPAC | 21 | AUTOCOMPAC-21-28 | 2026-10-22 | NUEVO | 2026-10-22 |  | 9.4
27914 - ALBURA PPTO C | 141 | No especificado | Concreto | Viga guía | 2026-05-13 | 2026-06-10 | 2026-06-10 | 28 | 21 | 29.5 | 140.5 | AUTOCOMPAC | 21 | AUTOCOMPAC-21-28 | 2026-10-22 | NUEVO | 2026-10-22 |  | 8.5
27914 - ALBURA PPTO C | 141 | No especificado | Concreto | Viga guia | 2026-05-13 | 2026-05-27 | 2026-06-01 | 14 | 21 | 26.1 | 124.3 | AUTOCOMPAC | 21 | AUTOCOMPAC-21-14 | 2026-10-22 | NUEVO | 2026-10-22 |  | 5.1
27914 - ALBURA PPTO C | 141 | No especificado | Concreto | Viga guia | 2026-05-13 | 2026-05-27 | 2026-06-01 | 14 | 21 | 26.1 | 124.3 | AUTOCOMPAC | 21 | AUTOCOMPAC-21-14 | 2026-10-22 | NUEVO | 2026-10-22 |  | 5.1
27914 - ALBURA PPTO C | 141 | No especificado | Concreto | Viga guia | 2026-05-13 | 2026-05-27 | 2026-06-01 | 14 | 21 | 25.8 | 122.9 | AUTOCOMPAC | 21 | AUTOCOMPAC-21-14 | 2026-10-22 | NUEVO | 2026-10-22 |  | 4.8
27914 - ALBURA PPTO C | 141 | No especificado | Concreto | Viga guia | 2026-05-13 | 2026-05-20 | 2026-05-22 | 7 | 21 | 23.7 | 112.9 | AUTOCOMPAC | 21 | AUTOCOMPAC-21-7 | 2026-10-22 | NUEVO | 2026-10-22 |  | 2.7
27914 - ALBURA PPTO C | 141 | No especificado | Concreto | Viga guia | 2026-05-13 | 2026-05-20 | 2026-05-22 | 7 | 21 | 23.4 | 111.4 | AUTOCOMPAC | 21 | AUTOCOMPAC-21-7 | 2026-10-22 | NUEVO | 2026-10-22 |  | 2.4
27914 - ALBURA PPTO C | 141 | No especificado | Concreto | Viga guia | 2026-05-13 | 2026-05-20 | 2026-05-22 | 7 | 21 | 23.2 | 110.5 | AUTOCOMPAC | 21 | AUTOCOMPAC-21-7 | 2026-10-22 | NUEVO | 2026-10-22 |  | 2.2
27914 - ALBURA PPTO C | 142 | No especificado | Concreto | Pilote plataforma # 77 | 2026-05-13 | 2026-06-10 | 2026-06-10 | 28 | 21 | 26.5 | 126.2 | TREMIE | 21 | TREMIE-21-28 | 2026-10-22 | NUEVO | 2026-10-22 | 21 | 5.5
27914 - ALBURA PPTO C | 142 | No especificado | Concreto | Pilote plataforma # 77 | 2026-05-13 | 2026-06-10 | 2026-06-10 | 28 | 21 | 25.8 | 122.9 | TREMIE | 21 | TREMIE-21-28 | 2026-10-22 | NUEVO | 2026-10-22 | 21 | 4.8
27914 - ALBURA PPTO C | 142 | No especificado | Concreto | Pilote plataforma # 77 | 2026-05-13 | 2026-06-10 | 2026-06-10 | 28 | 21 | 26.1 | 124.3 | TREMIE | 21 | TREMIE-21-28 | 2026-10-22 | NUEVO | 2026-10-22 | 21 | 5.1
27914 - ALBURA PPTO C | 142 | No especificado | Concreto | Pilote plataforma # 77 | 2026-05-13 | 2026-05-27 | 2026-06-01 | 14 | 21 | 21.7 | 103.3 | TREMIE | 21 | TREMIE-21-14 | 2026-10-22 | NUEVO | 2026-10-22 | 14.84 | 0.7
27914 - ALBURA PPTO C | 142 | No especificado | Concreto | Pilote plataforma # 77 | 2026-05-13 | 2026-05-27 | 2026-06-01 | 14 | 21 | 21.5 | 102.4 | TREMIE | 21 | TREMIE-21-14 | 2026-10-22 | NUEVO | 2026-10-22 | 14.84 | 0.5
27914 - ALBURA PPTO C | 142 | No especificado | Concreto | Pilote plataforma # 77 | 2026-05-13 | 2026-05-27 | 2026-06-01 | 14 | 21 | 21.1 | 100.5 | TREMIE | 21 | TREMIE-21-14 | 2026-10-22 | NUEVO | 2026-10-22 | 14.84 | 0.1
27914 - ALBURA PPTO C | 142 | No especificado | Concreto | Pilote plataforma # 77 | 2026-05-13 | 2026-05-20 | 2026-05-22 | 7 | 21 | 18.9 | 90 | TREMIE | 21 | TREMIE-21-7 | 2026-10-22 | NUEVO | 2026-10-22 | 11.76 | -2.1
27914 - ALBURA PPTO C | 142 | No especificado | Concreto | Pilote plataforma # 77 | 2026-05-13 | 2026-05-20 | 2026-05-22 | 7 | 21 | 18.6 | 88.6 | TREMIE | 21 | TREMIE-21-7 | 2026-10-22 | NUEVO | 2026-10-22 | 11.76 | -2.4
27914 - ALBURA PPTO C | 142 | No especificado | Concreto | Pilote plataforma # 77 | 2026-05-13 | 2026-05-20 | 2026-05-22 | 7 | 21 | 18.2 | 86.7 | TREMIE | 21 | TREMIE-21-7 | 2026-10-22 | NUEVO | 2026-10-22 | 11.76 | -2.8
27914 - ALBURA PPTO C | 143 | No Especificado | Concreto | Pilote # 55 T3 | 2026-05-13 | 2026-06-10 | 2026-06-10 | 28 | 31 | 42.1 | 135.8 | TREMIE | 34 | TREMIE-34-28 | 2026-10-22 | NUEVO | 2026-10-22 |  | 11.1
27914 - ALBURA PPTO C | 143 | No Especificado | Concreto | Pilote # 55 T3 | 2026-05-13 | 2026-06-10 | 2026-06-10 | 28 | 31 | 42.8 | 138.1 | TREMIE | 34 | TREMIE-34-28 | 2026-10-22 | NUEVO | 2026-10-22 |  | 11.8
27914 - ALBURA PPTO C | 143 | No Especificado | Concreto | Pilote # 55 T3 | 2026-05-13 | 2026-06-10 | 2026-06-10 | 28 | 31 | 41.3 | 133.2 | TREMIE | 34 | TREMIE-34-28 | 2026-10-22 | NUEVO | 2026-10-22 |  | 10.3
27914 - ALBURA PPTO C | 143 | No especificado | Concreto | Pilote # 55 - Torre 3 | 2026-05-13 | 2026-05-27 | 2026-06-01 | 14 | 31 | 35.9 | 115.8 | TREMIE | 34 | TREMIE-34-14 | 2026-10-22 | NUEVO | 2026-10-22 |  | 4.9
27914 - ALBURA PPTO C | 143 | No especificado | Concreto | Pilote # 55 - Torre 3 | 2026-05-13 | 2026-05-27 | 2026-06-01 | 14 | 31 | 35.8 | 115.5 | TREMIE | 34 | TREMIE-34-14 | 2026-10-22 | NUEVO | 2026-10-22 |  | 4.8
27914 - ALBURA PPTO C | 143 | No especificado | Concreto | Pilote # 55 - Torre 3 | 2026-05-13 | 2026-05-27 | 2026-06-01 | 14 | 31 | 35.7 | 115.2 | TREMIE | 34 | TREMIE-34-14 | 2026-10-22 | NUEVO | 2026-10-22 |  | 4.7
27914 - ALBURA PPTO C | 143 | No especificado | Concreto | Pilote # 55 - Torre 3 | 2026-05-13 | 2026-05-20 | 2026-05-22 | 7 | 31 | 33.2 | 107.1 | TREMIE | 34 | TREMIE-34-7 | 2026-10-22 | NUEVO | 2026-10-22 |  | 2.2
27914 - ALBURA PPTO C | 143 | No especificado | Concreto | Pilote # 55 - Torre 3 | 2026-05-13 | 2026-05-20 | 2026-05-22 | 7 | 31 | 32.9 | 106.1 | TREMIE | 34 | TREMIE-34-7 | 2026-10-22 | NUEVO | 2026-10-22 |  | 1.9
27914 - ALBURA PPTO C | 143 | No especificado | Concreto | Pilote # 55 - Torre 3 | 2026-05-13 | 2026-05-20 | 2026-05-22 | 7 | 31 | 32 | 103.2 | TREMIE | 34 | TREMIE-34-7 | 2026-10-22 | NUEVO | 2026-10-22 |  | 1
27914 - ALBURA PPTO C | 144 | No Especificado | Concreto | Pilote # 18 T3 | 2026-05-13 | 2026-06-10 | 2026-06-10 | 28 | 31 | 42.1 | 135.8 | TREMIE | 34 | TREMIE-34-28 | 2026-10-22 | NUEVO | 2026-10-22 |  | 11.1
27914 - ALBURA PPTO C | 144 | No Especificado | Concreto | Pilote # 18 T3 | 2026-05-13 | 2026-06-10 | 2026-06-10 | 28 | 31 | 41 | 132.3 | TREMIE | 34 | TREMIE-34-28 | 2026-10-22 | NUEVO | 2026-10-22 |  | 10
27914 - ALBURA PPTO C | 144 | No Especificado | Concreto | Pilote # 18 T3 | 2026-05-13 | 2026-06-10 | 2026-06-10 | 28 | 31 | 41.3 | 133.2 | TREMIE | 34 | TREMIE-34-28 | 2026-10-22 | NUEVO | 2026-10-22 |  | 10.3
27914 - ALBURA PPTO C | 144 | No especificado | Concreto | Pilote # 18 - Torre 3 | 2026-05-13 | 2026-05-27 | 2026-06-01 | 14 | 31 | 36 | 116.1 | TREMIE | 34 | TREMIE-34-14 | 2026-10-22 | NUEVO | 2026-10-22 |  | 5
27914 - ALBURA PPTO C | 144 | No especificado | Concreto | Pilote # 18 - Torre 3 | 2026-05-13 | 2026-05-27 | 2026-06-01 | 14 | 31 | 35.7 | 115.2 | TREMIE | 34 | TREMIE-34-14 | 2026-10-22 | NUEVO | 2026-10-22 |  | 4.7
27914 - ALBURA PPTO C | 144 | No especificado | Concreto | Pilote # 18 - Torre 3 | 2026-05-13 | 2026-05-27 | 2026-06-01 | 14 | 31 | 35.6 | 114.8 | TREMIE | 34 | TREMIE-34-14 | 2026-10-22 | NUEVO | 2026-10-22 |  | 4.6
27914 - ALBURA PPTO C | 144 | No especificado | Concreto | Pilote # 18 - Torre 3 | 2026-05-13 | 2026-05-20 | 2026-05-22 | 7 | 31 | 32.8 | 105.8 | TREMIE | 34 | TREMIE-34-7 | 2026-10-22 | NUEVO | 2026-10-22 |  | 1.8
27914 - ALBURA PPTO C | 144 | No especificado | Concreto | Pilote # 18 - Torre 3 | 2026-05-13 | 2026-05-20 | 2026-05-22 | 7 | 31 | 33.5 | 108.1 | TREMIE | 34 | TREMIE-34-7 | 2026-10-22 | NUEVO | 2026-10-22 |  | 2.5
27914 - ALBURA PPTO C | 144 | No especificado | Concreto | Pilote # 18 - Torre 3 | 2026-05-13 | 2026-05-20 | 2026-05-22 | 7 | 31 | 32.5 | 104.8 | TREMIE | 34 | TREMIE-34-7 | 2026-10-22 | NUEVO | 2026-10-22 |  | 1.5
27914 - ALBURA PPTO C | 145 | No Especificado | Concreto | Viga Guía | 2026-05-14 | 2026-06-11 | 2026-06-12 | 28 | 21 | 38.9 | 185.2 | AUTOCOMPAC | 21 | AUTOCOMPAC-21-28 | 2026-10-22 | NUEVO | 2026-10-22 |  | 17.9
27914 - ALBURA PPTO C | 145 | No Especificado | Concreto | Viga Guía | 2026-05-14 | 2026-06-11 | 2026-06-12 | 28 | 21 | 38.7 | 184.3 | AUTOCOMPAC | 21 | AUTOCOMPAC-21-28 | 2026-10-22 | NUEVO | 2026-10-22 |  | 17.7
27914 - ALBURA PPTO C | 145 | No Especificado | Concreto | Viga Guía | 2026-05-14 | 2026-06-11 | 2026-06-12 | 28 | 21 | 37.6 | 179 | AUTOCOMPAC | 21 | AUTOCOMPAC-21-28 | 2026-10-22 | NUEVO | 2026-10-22 |  | 16.6
27914 - ALBURA PPTO C | 145 | No especificado | Concreto | Viga guia | 2026-05-14 | 2026-05-28 | 2026-06-01 | 14 | 21 | 34.7 | 165.2 | AUTOCOMPAC | 21 | AUTOCOMPAC-21-14 | 2026-10-22 | NUEVO | 2026-10-22 |  | 13.7
27914 - ALBURA PPTO C | 145 | No especificado | Concreto | Viga guia | 2026-05-14 | 2026-05-28 | 2026-06-01 | 14 | 21 | 34.3 | 163.3 | AUTOCOMPAC | 21 | AUTOCOMPAC-21-14 | 2026-10-22 | NUEVO | 2026-10-22 |  | 13.3
27914 - ALBURA PPTO C | 145 | No especificado | Concreto | Viga guia | 2026-05-14 | 2026-05-28 | 2026-06-01 | 14 | 21 | 33.9 | 161.4 | AUTOCOMPAC | 21 | AUTOCOMPAC-21-14 | 2026-10-22 | NUEVO | 2026-10-22 |  | 12.9
27914 - ALBURA PPTO C | 145 | No especificado | Concreto | Viga guia | 2026-05-14 | 2026-05-21 | 2026-05-22 | 7 | 21 | 29.4 | 140 | AUTOCOMPAC | 21 | AUTOCOMPAC-21-7 | 2026-10-22 | NUEVO | 2026-10-22 |  | 8.4
27914 - ALBURA PPTO C | 145 | No especificado | Concreto | Viga guia | 2026-05-14 | 2026-05-21 | 2026-05-22 | 7 | 21 | 29.3 | 139.5 | AUTOCOMPAC | 21 | AUTOCOMPAC-21-7 | 2026-10-22 | NUEVO | 2026-10-22 |  | 8.3
27914 - ALBURA PPTO C | 145 | No especificado | Concreto | Viga guia | 2026-05-14 | 2026-05-21 | 2026-05-22 | 7 | 21 | 29 | 138.1 | AUTOCOMPAC | 21 | AUTOCOMPAC-21-7 | 2026-10-22 | NUEVO | 2026-10-22 |  | 8
27914 - ALBURA PPTO C | 146 | No Especificado | Concreto | Viga Guía | 2026-05-15 | 2026-06-12 | 2026-06-12 | 28 | 21 | 37.4 | 178.1 | AUTOCOMPAC | 21 | AUTOCOMPAC-21-28 | 2026-10-22 | NUEVO | 2026-10-22 |  | 16.4
27914 - ALBURA PPTO C | 146 | No Especificado | Concreto | Viga Guía | 2026-05-15 | 2026-06-12 | 2026-06-12 | 28 | 21 | 37.2 | 177.1 | AUTOCOMPAC | 21 | AUTOCOMPAC-21-28 | 2026-10-22 | NUEVO | 2026-10-22 |  | 16.2
27914 - ALBURA PPTO C | 146 | No Especificado | Concreto | Viga Guía | 2026-05-15 | 2026-06-12 | 2026-06-12 | 28 | 21 | 37.7 | 179.5 | AUTOCOMPAC | 21 | AUTOCOMPAC-21-28 | 2026-10-22 | NUEVO | 2026-10-22 |  | 16.7
27914 - ALBURA PPTO C | 146 | No especificado | Concreto | Viga guia | 2026-05-15 | 2026-05-29 | 2026-06-01 | 14 | 21 | 33.7 | 160.5 | AUTOCOMPAC | 21 | AUTOCOMPAC-21-14 | 2026-10-22 | NUEVO | 2026-10-22 |  | 12.7
27914 - ALBURA PPTO C | 146 | No especificado | Concreto | Viga guia | 2026-05-15 | 2026-05-29 | 2026-06-01 | 14 | 21 | 33.8 | 161 | AUTOCOMPAC | 21 | AUTOCOMPAC-21-14 | 2026-10-22 | NUEVO | 2026-10-22 |  | 12.8
27914 - ALBURA PPTO C | 146 | No especificado | Concreto | Viga guia | 2026-05-15 | 2026-05-29 | 2026-06-01 | 14 | 21 | 34.1 | 162.4 | AUTOCOMPAC | 21 | AUTOCOMPAC-21-14 | 2026-10-22 | NUEVO | 2026-10-22 |  | 13.1
27914 - ALBURA PPTO C | 146 | No especificado | Concreto | Viga guia | 2026-05-15 | 2026-05-22 | 2026-05-25 | 7 | 21 | 31 | 147.6 | AUTOCOMPAC | 21 | AUTOCOMPAC-21-7 | 2026-10-22 | NUEVO | 2026-10-22 |  | 10
27914 - ALBURA PPTO C | 146 | No especificado | Concreto | Viga guia | 2026-05-15 | 2026-05-22 | 2026-05-25 | 7 | 21 | 30.3 | 144.3 | AUTOCOMPAC | 21 | AUTOCOMPAC-21-7 | 2026-10-22 | NUEVO | 2026-10-22 |  | 9.3
27914 - ALBURA PPTO C | 146 | No especificado | Concreto | Viga guia | 2026-05-15 | 2026-05-22 | 2026-05-25 | 7 | 21 | 30.1 | 143.3 | AUTOCOMPAC | 21 | AUTOCOMPAC-21-7 | 2026-10-22 | NUEVO | 2026-10-22 |  | 9.1
27914 - ALBURA PPTO C | 147 | No Especificado | Concreto | Viga Guía | 2026-05-15 | 2026-06-12 | 2026-06-12 | 28 | 31 | 43.7 | 141 | AUTOCOMPAC | 34 | AUTOCOMPAC-34-28 | 2026-10-22 | NUEVO | 2026-10-22 | 34 | 12.7
27914 - ALBURA PPTO C | 147 | No Especificado | Concreto | Viga Guía | 2026-05-15 | 2026-06-12 | 2026-06-12 | 28 | 31 | 44.4 | 143.2 | AUTOCOMPAC | 34 | AUTOCOMPAC-34-28 | 2026-10-22 | NUEVO | 2026-10-22 | 34 | 13.4
27914 - ALBURA PPTO C | 147 | No Especificado | Concreto | Viga Guía | 2026-05-15 | 2026-06-12 | 2026-06-12 | 28 | 31 | 44.2 | 142.6 | AUTOCOMPAC | 34 | AUTOCOMPAC-34-28 | 2026-10-22 | NUEVO | 2026-10-22 | 34 | 13.2
27914 - ALBURA PPTO C | 147 | No especificado | Concreto | Viga guia | 2026-05-15 | 2026-05-29 | 2026-06-01 | 14 | 31 | 40.6 | 131 | AUTOCOMPAC | 34 | AUTOCOMPAC-34-14 | 2026-10-22 | NUEVO | 2026-10-22 | 26.29 | 9.6
27914 - ALBURA PPTO C | 147 | No especificado | Concreto | Viga guia | 2026-05-15 | 2026-05-29 | 2026-06-01 | 14 | 31 | 40.8 | 131.6 | AUTOCOMPAC | 34 | AUTOCOMPAC-34-14 | 2026-10-22 | NUEVO | 2026-10-22 | 26.29 | 9.8
27914 - ALBURA PPTO C | 147 | No especificado | Concreto | Viga guia | 2026-05-15 | 2026-05-29 | 2026-06-01 | 14 | 31 | 41.4 | 133.5 | AUTOCOMPAC | 34 | AUTOCOMPAC-34-14 | 2026-10-22 | NUEVO | 2026-10-22 | 26.29 | 10.4
27914 - ALBURA PPTO C | 147 | No especificado | Concreto | Viga guia | 2026-05-15 | 2026-05-22 | 2026-05-25 | 7 | 31 | 38.7 | 124.8 | AUTOCOMPAC | 34 | AUTOCOMPAC-34-7 | 2026-10-22 | NUEVO | 2026-10-22 | 22.44 | 7.7
27914 - ALBURA PPTO C | 147 | No especificado | Concreto | Viga guia | 2026-05-15 | 2026-05-22 | 2026-05-25 | 7 | 31 | 37.9 | 122.3 | AUTOCOMPAC | 34 | AUTOCOMPAC-34-7 | 2026-10-22 | NUEVO | 2026-10-22 | 22.44 | 6.9
27914 - ALBURA PPTO C | 147 | No especificado | Concreto | Viga guia | 2026-05-15 | 2026-05-22 | 2026-05-25 | 7 | 31 | 37.3 | 120.3 | AUTOCOMPAC | 34 | AUTOCOMPAC-34-7 | 2026-10-22 | NUEVO | 2026-10-22 | 22.44 | 6.3
27914 - ALBURA PPTO C | 148 | No Especificado | Concreto | Pilote # 42 T3 | 2026-05-15 | 2026-06-12 | 2026-06-12 | 28 | 31 | 37.1 | 119.7 | TREMIE | 34 | TREMIE-34-28 | 2026-10-22 | NUEVO | 2026-10-22 |  | 6.1
27914 - ALBURA PPTO C | 148 | No Especificado | Concreto | Pilote # 42 T3 | 2026-05-15 | 2026-06-12 | 2026-06-12 | 28 | 31 | 37 | 119.4 | TREMIE | 34 | TREMIE-34-28 | 2026-10-22 | NUEVO | 2026-10-22 |  | 6
27914 - ALBURA PPTO C | 148 | No Especificado | Concreto | Pilote # 42 T3 | 2026-05-15 | 2026-06-12 | 2026-06-12 | 28 | 31 | 36.1 | 116.5 | TREMIE | 34 | TREMIE-34-28 | 2026-10-22 | NUEVO | 2026-10-22 |  | 5.1
27914 - ALBURA PPTO C | 148 | No especificado | Concreto | Pilote # 42 - Torre 3 | 2026-05-15 | 2026-05-29 | 2026-06-01 | 14 | 31 | 32.5 | 104.8 | TREMIE | 34 | TREMIE-34-14 | 2026-10-22 | NUEVO | 2026-10-22 |  | 1.5
27914 - ALBURA PPTO C | 148 | No especificado | Concreto | Pilote # 42 - Torre 3 | 2026-05-15 | 2026-05-29 | 2026-06-01 | 14 | 31 | 31.2 | 100.6 | TREMIE | 34 | TREMIE-34-14 | 2026-10-22 | NUEVO | 2026-10-22 |  | 0.2
27914 - ALBURA PPTO C | 148 | No especificado | Concreto | Pilote # 42 - Torre 3 | 2026-05-15 | 2026-05-29 | 2026-06-01 | 14 | 31 | 31.9 | 102.9 | TREMIE | 34 | TREMIE-34-14 | 2026-10-22 | NUEVO | 2026-10-22 |  | 0.9
27914 - ALBURA PPTO C | 148 | No especificado | Concreto | Pilote # 42 - Torre 3 | 2026-05-15 | 2026-05-22 | 2026-05-25 | 7 | 31 | 28.8 | 92.9 | TREMIE | 34 | TREMIE-34-7 | 2026-10-22 | NUEVO | 2026-10-22 |  | -2.2
27914 - ALBURA PPTO C | 148 | No especificado | Concreto | Pilote # 42 - Torre 3 | 2026-05-15 | 2026-05-22 | 2026-05-25 | 7 | 31 | 28.1 | 90.6 | TREMIE | 34 | TREMIE-34-7 | 2026-10-22 | NUEVO | 2026-10-22 |  | -2.9
27914 - ALBURA PPTO C | 148 | No especificado | Concreto | Pilote # 42 - Torre 3 | 2026-05-15 | 2026-05-22 | 2026-05-25 | 7 | 31 | 27.5 | 88.7 | TREMIE | 34 | TREMIE-34-7 | 2026-10-22 | NUEVO | 2026-10-22 |  | -3.5
27914 - ALBURA PPTO C | 149 | No Especificado | Concreto | Viga Guía | 2026-05-16 | 2026-06-13 | 2026-06-16 | 28 | 21 | 25.9 | 123.3 | AUTOCOMPAC | 21 | AUTOCOMPAC-21-28 | 2026-10-22 | NUEVO | 2026-10-22 |  | 4.9
27914 - ALBURA PPTO C | 149 | No Especificado | Concreto | Viga Guía | 2026-05-16 | 2026-06-13 | 2026-06-16 | 28 | 21 | 26.2 | 124.8 | AUTOCOMPAC | 21 | AUTOCOMPAC-21-28 | 2026-10-22 | NUEVO | 2026-10-22 |  | 5.2
27914 - ALBURA PPTO C | 149 | No Especificado | Concreto | Viga Guía | 2026-05-16 | 2026-06-13 | 2026-06-16 | 28 | 21 | 25.8 | 122.9 | AUTOCOMPAC | 21 | AUTOCOMPAC-21-28 | 2026-10-22 | NUEVO | 2026-10-22 |  | 4.8
27914 - ALBURA PPTO C | 149 | No especificado | Concreto | Viga guia | 2026-05-16 | 2026-05-30 | 2026-06-02 | 14 | 21 | 22.7 | 108.1 | AUTOCOMPAC | 21 | AUTOCOMPAC-21-14 | 2026-10-22 | NUEVO | 2026-10-22 |  | 1.7
27914 - ALBURA PPTO C | 149 | No especificado | Concreto | Viga guia | 2026-05-16 | 2026-05-30 | 2026-06-02 | 14 | 21 | 22.5 | 107.1 | AUTOCOMPAC | 21 | AUTOCOMPAC-21-14 | 2026-10-22 | NUEVO | 2026-10-22 |  | 1.5
27914 - ALBURA PPTO C | 149 | No especificado | Concreto | Viga guia | 2026-05-16 | 2026-05-30 | 2026-06-02 | 14 | 21 | 23.1 | 110 | AUTOCOMPAC | 21 | AUTOCOMPAC-21-14 | 2026-10-22 | NUEVO | 2026-10-22 |  | 2.1
27914 - ALBURA PPTO C | 149 | No especificado | Concreto | Viga guia | 2026-05-16 | 2026-05-23 | 2026-05-25 | 7 | 21 | 17.6 | 83.8 | AUTOCOMPAC | 21 | AUTOCOMPAC-21-7 | 2026-10-22 | NUEVO | 2026-10-22 |  | -3.4
27914 - ALBURA PPTO C | 149 | No especificado | Concreto | Viga guia | 2026-05-16 | 2026-05-23 | 2026-05-25 | 7 | 21 | 17.2 | 81.9 | AUTOCOMPAC | 21 | AUTOCOMPAC-21-7 | 2026-10-22 | NUEVO | 2026-10-22 |  | -3.8
27914 - ALBURA PPTO C | 149 | No especificado | Concreto | Viga guia | 2026-05-16 | 2026-05-23 | 2026-05-25 | 7 | 21 | 17.4 | 82.9 | AUTOCOMPAC | 21 | AUTOCOMPAC-21-7 | 2026-10-22 | NUEVO | 2026-10-22 |  | -3.6
27914 - ALBURA PPTO C | 15 | No especificado | Concreto | Pilote #7 torre 4 | 2026-03-04 | 2026-04-01 | 2026-04-01 | 28 | 31 | 41.8 | 134.8 | TREMIE | 34 | TREMIE-34-28 | 2026-10-22 | NUEVO | 2026-10-22 |  | 10.8
27914 - ALBURA PPTO C | 15 | No especificado | Concreto | Pilote #7 torre 4 | 2026-03-04 | 2026-04-01 | 2026-04-01 | 28 | 31 | 40.8 | 131.6 | TREMIE | 34 | TREMIE-34-28 | 2026-10-22 | NUEVO | 2026-10-22 |  | 9.8
27914 - ALBURA PPTO C | 15 | No especificado | Concreto | Pilote #7 torre 4 | 2026-03-04 | 2026-04-01 | 2026-04-01 | 28 | 31 | 41.4 | 133.5 | TREMIE | 34 | TREMIE-34-28 | 2026-10-22 | NUEVO | 2026-10-22 |  | 10.4
27914 - ALBURA PPTO C | 15 | No especificado | Concreto | Pilote # 7 - Torre 4 | 2026-03-04 | 2026-03-18 | 2026-03-20 | 14 | 31 | 32.1 | 103.5 | TREMIE | 34 | TREMIE-34-14 | 2026-10-22 | NUEVO | 2026-10-22 |  | 1.1
27914 - ALBURA PPTO C | 15 | No especificado | Concreto | Pilote # 7 - Torre 4 | 2026-03-04 | 2026-03-18 | 2026-03-20 | 14 | 31 | 31.5 | 101.6 | TREMIE | 34 | TREMIE-34-14 | 2026-10-22 | NUEVO | 2026-10-22 |  | 0.5
27914 - ALBURA PPTO C | 15 | No especificado | Concreto | Pilote # 7 - Torre 4 | 2026-03-04 | 2026-03-18 | 2026-03-20 | 14 | 31 | 31 | 100 | TREMIE | 34 | TREMIE-34-14 | 2026-10-22 | NUEVO | 2026-10-22 |  | 0
27914 - ALBURA PPTO C | 15 | No especificado | Concreto | Pilote # 7 - Torre 4 | 2026-03-04 | 2026-03-11 | 2026-03-20 | 7 | 31 | 25.2 | 81.3 | TREMIE | 34 | TREMIE-34-7 | 2026-10-22 | NUEVO | 2026-10-22 |  | -5.8
27914 - ALBURA PPTO C | 15 | No especificado | Concreto | Pilote # 7 - Torre 4 | 2026-03-04 | 2026-03-11 | 2026-03-20 | 7 | 31 | 24.5 | 79 | TREMIE | 34 | TREMIE-34-7 | 2026-10-22 | NUEVO | 2026-10-22 |  | -6.5
27914 - ALBURA PPTO C | 15 | No especificado | Concreto | Pilote # 7 - Torre 4 | 2026-03-04 | 2026-03-11 | 2026-03-20 | 7 | 31 | 24.2 | 78.1 | TREMIE | 34 | TREMIE-34-7 | 2026-10-22 | NUEVO | 2026-10-22 |  | -6.8
27914 - ALBURA PPTO C | 150 | No Especificado | Concreto | Pilote Plataforma # 73 | 2026-05-16 | 2026-06-13 | 2026-06-16 | 28 | 21 | 29.5 | 140.5 | TREMIE | 21 | TREMIE-21-28 | 2026-10-22 | NUEVO | 2026-10-22 | 21 | 8.5
27914 - ALBURA PPTO C | 150 | No Especificado | Concreto | Pilote Plataforma # 73 | 2026-05-16 | 2026-06-13 | 2026-06-16 | 28 | 21 | 28.6 | 136.2 | TREMIE | 21 | TREMIE-21-28 | 2026-10-22 | NUEVO | 2026-10-22 | 21 | 7.6
27914 - ALBURA PPTO C | 150 | No Especificado | Concreto | Pilote Plataforma # 73 | 2026-05-16 | 2026-06-13 | 2026-06-16 | 28 | 21 | 29 | 138.1 | TREMIE | 21 | TREMIE-21-28 | 2026-10-22 | NUEVO | 2026-10-22 | 21 | 8
27914 - ALBURA PPTO C | 150 | No especificado | Concreto | Pilote plataforma # 73 | 2026-05-16 | 2026-05-30 | 2026-06-02 | 14 | 21 | 25.5 | 121.4 | TREMIE | 21 | TREMIE-21-14 | 2026-10-22 | NUEVO | 2026-10-22 | 14.84 | 4.5
27914 - ALBURA PPTO C | 150 | No especificado | Concreto | Pilote plataforma # 73 | 2026-05-16 | 2026-05-30 | 2026-06-02 | 14 | 21 | 24.9 | 118.6 | TREMIE | 21 | TREMIE-21-14 | 2026-10-22 | NUEVO | 2026-10-22 | 14.84 | 3.9
27914 - ALBURA PPTO C | 150 | No especificado | Concreto | Pilote plataforma # 73 | 2026-05-16 | 2026-05-30 | 2026-06-02 | 14 | 21 | 25.7 | 122.4 | TREMIE | 21 | TREMIE-21-14 | 2026-10-22 | NUEVO | 2026-10-22 | 14.84 | 4.7
27914 - ALBURA PPTO C | 150 | No especificado | Concreto | Pilote plataforma # 73 | 2026-05-16 | 2026-05-23 | 2026-05-26 | 7 | 21 | 22.4 | 106.7 | TREMIE | 21 | TREMIE-21-7 | 2026-10-22 | NUEVO | 2026-10-22 | 11.76 | 1.4
27914 - ALBURA PPTO C | 150 | No especificado | Concreto | Pilote plataforma # 73 | 2026-05-16 | 2026-05-23 | 2026-05-26 | 7 | 21 | 21.7 | 103.3 | TREMIE | 21 | TREMIE-21-7 | 2026-10-22 | NUEVO | 2026-10-22 | 11.76 | 0.7
27914 - ALBURA PPTO C | 150 | No especificado | Concreto | Pilote plataforma # 73 | 2026-05-16 | 2026-05-23 | 2026-05-26 | 7 | 21 | 21.2 | 101 | TREMIE | 21 | TREMIE-21-7 | 2026-10-22 | NUEVO | 2026-10-22 | 11.76 | 0.2
27914 - ALBURA PPTO C | 151 | No Especificado | Concreto | Viga Guía | 2026-05-19 | 2026-06-16 | 2026-06-17 | 28 | 21 | 37.7 | 179.5 | AUTOCOMPAC | 21 | AUTOCOMPAC-21-28 | 2026-10-22 | NUEVO | 2026-10-22 |  | 16.7
27914 - ALBURA PPTO C | 151 | No Especificado | Concreto | Viga Guía | 2026-05-19 | 2026-06-16 | 2026-06-17 | 28 | 21 | 37.5 | 178.6 | AUTOCOMPAC | 21 | AUTOCOMPAC-21-28 | 2026-10-22 | NUEVO | 2026-10-22 |  | 16.5
27914 - ALBURA PPTO C | 151 | No Especificado | Concreto | Viga Guía | 2026-05-19 | 2026-06-16 | 2026-06-17 | 28 | 21 | 37.9 | 180.5 | AUTOCOMPAC | 21 | AUTOCOMPAC-21-28 | 2026-10-22 | NUEVO | 2026-10-22 |  | 16.9
27914 - ALBURA PPTO C | 151 | No especificado | Concreto | Viga guia | 2026-05-19 | 2026-06-02 | 2026-06-04 | 14 | 21 | 33.6 | 160 | AUTOCOMPAC | 21 | AUTOCOMPAC-21-14 | 2026-10-22 | NUEVO | 2026-10-22 |  | 12.6
27914 - ALBURA PPTO C | 151 | No especificado | Concreto | Viga guia | 2026-05-19 | 2026-06-02 | 2026-06-04 | 14 | 21 | 33.7 | 160.5 | AUTOCOMPAC | 21 | AUTOCOMPAC-21-14 | 2026-10-22 | NUEVO | 2026-10-22 |  | 12.7
27914 - ALBURA PPTO C | 151 | No especificado | Concreto | Viga guia | 2026-05-19 | 2026-06-02 | 2026-06-04 | 14 | 21 | 33.1 | 157.6 | AUTOCOMPAC | 21 | AUTOCOMPAC-21-14 | 2026-10-22 | NUEVO | 2026-10-22 |  | 12.1
27914 - ALBURA PPTO C | 151 | No especificado | Concreto | Viga guia | 2026-05-19 | 2026-05-26 | 2026-05-28 | 7 | 21 | 32.2 | 153.3 | AUTOCOMPAC | 21 | AUTOCOMPAC-21-7 | 2026-10-22 | NUEVO | 2026-10-22 |  | 11.2
27914 - ALBURA PPTO C | 151 | No especificado | Concreto | Viga guia | 2026-05-19 | 2026-05-26 | 2026-05-28 | 7 | 21 | 31.5 | 150 | AUTOCOMPAC | 21 | AUTOCOMPAC-21-7 | 2026-10-22 | NUEVO | 2026-10-22 |  | 10.5
27914 - ALBURA PPTO C | 151 | No especificado | Concreto | Viga guia | 2026-05-19 | 2026-05-26 | 2026-05-28 | 7 | 21 | 31.7 | 151 | AUTOCOMPAC | 21 | AUTOCOMPAC-21-7 | 2026-10-22 | NUEVO | 2026-10-22 |  | 10.7
27914 - ALBURA PPTO C | 152 | No especificado | Concreto | Pilote plataforma #62 | 2026-05-19 | 2026-06-16 | 2026-06-19 | 28 | 21 | 28.4 | 135.2 | TREMIE | 21 | TREMIE-21-28 | 2026-10-22 | NUEVO | 2026-10-22 | 21 | 7.4
27914 - ALBURA PPTO C | 152 | No especificado | Concreto | Pilote plataforma #62 | 2026-05-19 | 2026-06-16 | 2026-06-19 | 28 | 21 | 28 | 133.3 | TREMIE | 21 | TREMIE-21-28 | 2026-10-22 | NUEVO | 2026-10-22 | 21 | 7
27914 - ALBURA PPTO C | 152 | No especificado | Concreto | Pilote plataforma #62 | 2026-05-19 | 2026-06-16 | 2026-06-19 | 28 | 21 | 28 | 133.3 | TREMIE | 21 | TREMIE-21-28 | 2026-10-22 | NUEVO | 2026-10-22 | 21 | 7
27914 - ALBURA PPTO C | 152 | No especificado | Concreto | Pilote plataforma # 62 | 2026-05-19 | 2026-06-02 | 2026-06-04 | 14 | 21 | 21.7 | 103.3 | TREMIE | 21 | TREMIE-21-14 | 2026-10-22 | NUEVO | 2026-10-22 | 14.84 | 0.7
27914 - ALBURA PPTO C | 152 | No especificado | Concreto | Pilote plataforma # 62 | 2026-05-19 | 2026-06-02 | 2026-06-04 | 14 | 21 | 21.7 | 103.3 | TREMIE | 21 | TREMIE-21-14 | 2026-10-22 | NUEVO | 2026-10-22 | 14.84 | 0.7
27914 - ALBURA PPTO C | 152 | No especificado | Concreto | Pilote plataforma # 62 | 2026-05-19 | 2026-06-02 | 2026-06-04 | 14 | 21 | 22.5 | 107.1 | TREMIE | 21 | TREMIE-21-14 | 2026-10-22 | NUEVO | 2026-10-22 | 14.84 | 1.5
27914 - ALBURA PPTO C | 152 | No especificado | Concreto | Pilote plataforma # 62 | 2026-05-19 | 2026-05-26 | 2026-05-28 | 7 | 21 | 19.2 | 91.4 | TREMIE | 21 | TREMIE-21-7 | 2026-10-22 | NUEVO | 2026-10-22 | 11.76 | -1.8
27914 - ALBURA PPTO C | 152 | No especificado | Concreto | Pilote plataforma # 62 | 2026-05-19 | 2026-05-26 | 2026-05-28 | 7 | 21 | 19.7 | 93.8 | TREMIE | 21 | TREMIE-21-7 | 2026-10-22 | NUEVO | 2026-10-22 | 11.76 | -1.3
27914 - ALBURA PPTO C | 152 | No especificado | Concreto | Pilote plataforma # 62 | 2026-05-19 | 2026-05-26 | 2026-05-28 | 7 | 21 | 19.8 | 94.3 | TREMIE | 21 | TREMIE-21-7 | 2026-10-22 | NUEVO | 2026-10-22 | 11.76 | -1.2
27914 - ALBURA PPTO C | 153 | No especificado | Concreto | Pilote plataforma #57,101 | 2026-05-20 | 2026-06-17 | 2026-06-19 | 28 | 21 | 30.2 | 143.8 | TREMIE | 21 | TREMIE-21-28 | 2026-10-22 | NUEVO | 2026-10-22 | 21 | 9.2
27914 - ALBURA PPTO C | 153 | No especificado | Concreto | Pilote plataforma #57,101 | 2026-05-20 | 2026-06-17 | 2026-06-19 | 28 | 21 | 29.4 | 140 | TREMIE | 21 | TREMIE-21-28 | 2026-10-22 | NUEVO | 2026-10-22 | 21 | 8.4
27914 - ALBURA PPTO C | 153 | No especificado | Concreto | Pilote plataforma #57,101 | 2026-05-20 | 2026-06-17 | 2026-06-19 | 28 | 21 | 29.7 | 141.4 | TREMIE | 21 | TREMIE-21-28 | 2026-10-22 | NUEVO | 2026-10-22 | 21 | 8.7
27914 - ALBURA PPTO C | 153 | No especificado | Concreto | Pilote plataforma # 57, 101 | 2026-05-20 | 2026-06-03 | 2026-06-17 | 14 | 21 | 25.7 | 122.4 | TREMIE | 21 | TREMIE-21-14 | 2026-10-22 | NUEVO | 2026-10-22 | 14.84 | 4.7
27914 - ALBURA PPTO C | 153 | No especificado | Concreto | Pilote plataforma # 57, 101 | 2026-05-20 | 2026-06-03 | 2026-06-17 | 14 | 21 | 24.6 | 117.1 | TREMIE | 21 | TREMIE-21-14 | 2026-10-22 | NUEVO | 2026-10-22 | 14.84 | 3.6
27914 - ALBURA PPTO C | 153 | No especificado | Concreto | Pilote plataforma # 57, 101 | 2026-05-20 | 2026-06-03 | 2026-06-17 | 14 | 21 | 25.4 | 121 | TREMIE | 21 | TREMIE-21-14 | 2026-10-22 | NUEVO | 2026-10-22 | 14.84 | 4.4
27914 - ALBURA PPTO C | 153 | No especificado | Concreto | Pilote plataforma # 57, 101 | 2026-05-20 | 2026-05-27 | 2026-05-29 | 7 | 21 | 21.3 | 101.4 | TREMIE | 21 | TREMIE-21-7 | 2026-10-22 | NUEVO | 2026-10-22 | 11.76 | 0.3
27914 - ALBURA PPTO C | 153 | No especificado | Concreto | Pilote plataforma # 57, 101 | 2026-05-20 | 2026-05-27 | 2026-05-29 | 7 | 21 | 21 | 100 | TREMIE | 21 | TREMIE-21-7 | 2026-10-22 | NUEVO | 2026-10-22 | 11.76 | 0
27914 - ALBURA PPTO C | 153 | No especificado | Concreto | Pilote plataforma # 57, 101 | 2026-05-20 | 2026-05-27 | 2026-05-29 | 7 | 21 | 21 | 100 | TREMIE | 21 | TREMIE-21-7 | 2026-10-22 | NUEVO | 2026-10-22 | 11.76 | 0
27914 - ALBURA PPTO C | 154 | No especificado | Concreto | Pilote #46 T3 | 2026-05-20 | 2026-06-17 | 2026-06-19 | 28 | 31 | 44.6 | 143.9 | TREMIE | 34 | TREMIE-34-28 | 2026-10-22 | NUEVO | 2026-10-22 |  | 13.6
27914 - ALBURA PPTO C | 154 | No especificado | Concreto | Pilote #46 T3 | 2026-05-20 | 2026-06-17 | 2026-06-19 | 28 | 31 | 45.3 | 146.1 | TREMIE | 34 | TREMIE-34-28 | 2026-10-22 | NUEVO | 2026-10-22 |  | 14.3
27914 - ALBURA PPTO C | 154 | No especificado | Concreto | Pilote #46 T3 | 2026-05-20 | 2026-06-17 | 2026-06-19 | 28 | 31 | 44 | 141.9 | TREMIE | 34 | TREMIE-34-28 | 2026-10-22 | NUEVO | 2026-10-22 |  | 13
27914 - ALBURA PPTO C | 154 | No especificado | Concreto | Pilote # 46 - Torre 3 | 2026-05-20 | 2026-06-03 | 2026-06-17 | 14 | 31 | 37.3 | 120.3 | TREMIE | 34 | TREMIE-34-14 | 2026-10-22 | NUEVO | 2026-10-22 |  | 6.3
27914 - ALBURA PPTO C | 154 | No especificado | Concreto | Pilote # 46 - Torre 3 | 2026-05-20 | 2026-06-03 | 2026-06-17 | 14 | 31 | 37.4 | 120.6 | TREMIE | 34 | TREMIE-34-14 | 2026-10-22 | NUEVO | 2026-10-22 |  | 6.4
27914 - ALBURA PPTO C | 154 | No especificado | Concreto | Pilote # 46 - Torre 3 | 2026-05-20 | 2026-06-03 | 2026-06-17 | 14 | 31 | 36.1 | 116.5 | TREMIE | 34 | TREMIE-34-14 | 2026-10-22 | NUEVO | 2026-10-22 |  | 5.1
27914 - ALBURA PPTO C | 154 | No especificado | Concreto | Pilote # 46 - Torre 3 | 2026-05-20 | 2026-05-27 | 2026-05-29 | 7 | 31 | 28.6 | 92.3 | TREMIE | 34 | TREMIE-34-7 | 2026-10-22 | NUEVO | 2026-10-22 |  | -2.4
27914 - ALBURA PPTO C | 154 | No especificado | Concreto | Pilote # 46 - Torre 3 | 2026-05-20 | 2026-05-27 | 2026-05-29 | 7 | 31 | 29.8 | 96.1 | TREMIE | 34 | TREMIE-34-7 | 2026-10-22 | NUEVO | 2026-10-22 |  | -1.2
27914 - ALBURA PPTO C | 154 | No especificado | Concreto | Pilote # 46 - Torre 3 | 2026-05-20 | 2026-05-27 | 2026-05-29 | 7 | 31 | 28.8 | 92.9 | TREMIE | 34 | TREMIE-34-7 | 2026-10-22 | NUEVO | 2026-10-22 |  | -2.2
27914 - ALBURA PPTO C | 155 | No especificado | Concreto | Pilote #31 T3 | 2026-05-21 | 2026-06-18 | 2026-06-19 | 28 | 31 | 46.5 | 150 | TREMIE | 34 | TREMIE-34-28 | 2026-10-22 | NUEVO | 2026-10-22 |  | 15.5
27914 - ALBURA PPTO C | 155 | No especificado | Concreto | Pilote #31 T3 | 2026-05-21 | 2026-06-18 | 2026-06-19 | 28 | 31 | 46.3 | 149.4 | TREMIE | 34 | TREMIE-34-28 | 2026-10-22 | NUEVO | 2026-10-22 |  | 15.3
27914 - ALBURA PPTO C | 155 | No especificado | Concreto | Pilote #31 T3 | 2026-05-21 | 2026-06-18 | 2026-06-19 | 28 | 31 | 46 | 148.4 | TREMIE | 34 | TREMIE-34-28 | 2026-10-22 | NUEVO | 2026-10-22 |  | 15
27914 - ALBURA PPTO C | 155 | No especificado | Concreto | Pilote # 31 - Torre 3 | 2026-05-21 | 2026-06-04 | 2026-06-11 | 14 | 31 | 37.5 | 121 | TREMIE | 34 | TREMIE-34-14 | 2026-10-22 | NUEVO | 2026-10-22 |  | 6.5
27914 - ALBURA PPTO C | 155 | No especificado | Concreto | Pilote # 31 - Torre 3 | 2026-05-21 | 2026-06-04 | 2026-06-11 | 14 | 31 | 36.6 | 118.1 | TREMIE | 34 | TREMIE-34-14 | 2026-10-22 | NUEVO | 2026-10-22 |  | 5.6
27914 - ALBURA PPTO C | 155 | No especificado | Concreto | Pilote # 31 - Torre 3 | 2026-05-21 | 2026-06-04 | 2026-06-11 | 14 | 31 | 37.5 | 121 | TREMIE | 34 | TREMIE-34-14 | 2026-10-22 | NUEVO | 2026-10-22 |  | 6.5
27914 - ALBURA PPTO C | 155 | No especificado | Concreto | Pilote # 31 - Torre 3 | 2026-05-21 | 2026-05-28 | 2026-06-01 | 7 | 31 | 34.7 | 111.9 | TREMIE | 34 | TREMIE-34-7 | 2026-10-22 | NUEVO | 2026-10-22 |  | 3.7
27914 - ALBURA PPTO C | 155 | No especificado | Concreto | Pilote # 31 - Torre 3 | 2026-05-21 | 2026-05-28 | 2026-06-01 | 7 | 31 | 33.9 | 109.4 | TREMIE | 34 | TREMIE-34-7 | 2026-10-22 | NUEVO | 2026-10-22 |  | 2.9
27914 - ALBURA PPTO C | 155 | No especificado | Concreto | Pilote # 31 - Torre 3 | 2026-05-21 | 2026-05-28 | 2026-06-01 | 7 | 31 | 34.1 | 110 | TREMIE | 34 | TREMIE-34-7 | 2026-10-22 | NUEVO | 2026-10-22 |  | 3.1
27914 - ALBURA PPTO C | 156 | No especificado | Concreto | Pilote #68 T3 | 2026-05-21 | 2026-06-18 | 2026-06-19 | 28 | 31 | 38.9 | 125.5 | TREMIE | 34 | TREMIE-34-28 | 2026-10-22 | NUEVO | 2026-10-22 |  | 7.9
27914 - ALBURA PPTO C | 156 | No especificado | Concreto | Pilote #68 T3 | 2026-05-21 | 2026-06-18 | 2026-06-19 | 28 | 31 | 38.5 | 124.2 | TREMIE | 34 | TREMIE-34-28 | 2026-10-22 | NUEVO | 2026-10-22 |  | 7.5
27914 - ALBURA PPTO C | 156 | No especificado | Concreto | Pilote #68 T3 | 2026-05-21 | 2026-06-18 | 2026-06-19 | 28 | 31 | 38.3 | 123.5 | TREMIE | 34 | TREMIE-34-28 | 2026-10-22 | NUEVO | 2026-10-22 |  | 7.3
27914 - ALBURA PPTO C | 156 | No especificado | Concreto | Pilote # 68 - Torre 3 | 2026-05-21 | 2026-06-04 | 2026-06-11 | 14 | 31 | 31.2 | 100.6 | TREMIE | 34 | TREMIE-34-14 | 2026-10-22 | NUEVO | 2026-10-22 |  | 0.2
27914 - ALBURA PPTO C | 156 | No especificado | Concreto | Pilote # 68 - Torre 3 | 2026-05-21 | 2026-06-04 | 2026-06-11 | 14 | 31 | 31 | 100 | TREMIE | 34 | TREMIE-34-14 | 2026-10-22 | NUEVO | 2026-10-22 |  | 0
27914 - ALBURA PPTO C | 156 | No especificado | Concreto | Pilote # 68 - Torre 3 | 2026-05-21 | 2026-06-04 | 2026-06-11 | 14 | 31 | 31.1 | 100.3 | TREMIE | 34 | TREMIE-34-14 | 2026-10-22 | NUEVO | 2026-10-22 |  | 0.1
27914 - ALBURA PPTO C | 156 | No especificado | Concreto | Pilote # 68 - Torre 3 | 2026-05-21 | 2026-05-28 | 2026-06-01 | 7 | 31 | 29.3 | 94.5 | TREMIE | 34 | TREMIE-34-7 | 2026-10-22 | NUEVO | 2026-10-22 |  | -1.7
27914 - ALBURA PPTO C | 156 | No especificado | Concreto | Pilote # 68 - Torre 3 | 2026-05-21 | 2026-05-28 | 2026-06-01 | 7 | 31 | 28.4 | 91.6 | TREMIE | 34 | TREMIE-34-7 | 2026-10-22 | NUEVO | 2026-10-22 |  | -2.6
27914 - ALBURA PPTO C | 156 | No especificado | Concreto | Pilote # 68 - Torre 3 | 2026-05-21 | 2026-05-28 | 2026-06-01 | 7 | 31 | 28.2 | 91 | TREMIE | 34 | TREMIE-34-7 | 2026-10-22 | NUEVO | 2026-10-22 |  | -2.8
27914 - ALBURA PPTO C | 157 | No especificado | Concreto | Pilote plataforma #88 | 2026-05-21 | 2026-06-18 | 2026-06-19 | 28 | 21 | 26.2 | 124.8 | TREMIE | 21 | TREMIE-21-28 | 2026-10-22 | NUEVO | 2026-10-22 | 21 | 5.2
27914 - ALBURA PPTO C | 157 | No especificado | Concreto | Pilote plataforma #88 | 2026-05-21 | 2026-06-18 | 2026-06-19 | 28 | 21 | 27.1 | 129 | TREMIE | 21 | TREMIE-21-28 | 2026-10-22 | NUEVO | 2026-10-22 | 21 | 6.1
27914 - ALBURA PPTO C | 157 | No especificado | Concreto | Pilote plataforma #88 | 2026-05-21 | 2026-06-18 | 2026-06-19 | 28 | 21 | 26.8 | 127.6 | TREMIE | 21 | TREMIE-21-28 | 2026-10-22 | NUEVO | 2026-10-22 | 21 | 5.8
27914 - ALBURA PPTO C | 157 | No especificado | Concreto | Pilote plataforma # 88 | 2026-05-21 | 2026-06-04 | 2026-06-11 | 14 | 21 | 23 | 109.5 | TREMIE | 21 | TREMIE-21-14 | 2026-10-22 | NUEVO | 2026-10-22 | 14.84 | 2
27914 - ALBURA PPTO C | 157 | No especificado | Concreto | Pilote plataforma # 88 | 2026-05-21 | 2026-06-04 | 2026-06-11 | 14 | 21 | 23.4 | 111.4 | TREMIE | 21 | TREMIE-21-14 | 2026-10-22 | NUEVO | 2026-10-22 | 14.84 | 2.4
27914 - ALBURA PPTO C | 157 | No especificado | Concreto | Pilote plataforma # 88 | 2026-05-21 | 2026-06-04 | 2026-06-11 | 14 | 21 | 22.5 | 107.1 | TREMIE | 21 | TREMIE-21-14 | 2026-10-22 | NUEVO | 2026-10-22 | 14.84 | 1.5
27914 - ALBURA PPTO C | 157 | No especificado | Concreto | Pilote plataforma # 88 | 2026-05-21 | 2026-05-28 | 2026-06-01 | 7 | 21 | 19 | 90.5 | TREMIE | 21 | TREMIE-21-7 | 2026-10-22 | NUEVO | 2026-10-22 | 11.76 | -2
27914 - ALBURA PPTO C | 157 | No especificado | Concreto | Pilote plataforma # 88 | 2026-05-21 | 2026-05-28 | 2026-06-01 | 7 | 21 | 19.8 | 94.3 | TREMIE | 21 | TREMIE-21-7 | 2026-10-22 | NUEVO | 2026-10-22 | 11.76 | -1.2
27914 - ALBURA PPTO C | 157 | No especificado | Concreto | Pilote plataforma # 88 | 2026-05-21 | 2026-05-28 | 2026-06-01 | 7 | 21 | 18.8 | 89.5 | TREMIE | 21 | TREMIE-21-7 | 2026-10-22 | NUEVO | 2026-10-22 | 11.76 | -2.2
27914 - ALBURA PPTO C | 158 | No especificado | Concreto | Pilote #13 T3 | 2026-05-22 | 2026-06-19 | 2026-06-19 | 28 | 31 | 40.5 | 130.6 | TREMIE | 34 | TREMIE-34-28 | 2026-10-22 | NUEVO | 2026-10-22 |  | 9.5
27914 - ALBURA PPTO C | 158 | No especificado | Concreto | Pilote #13 T3 | 2026-05-22 | 2026-06-19 | 2026-06-19 | 28 | 31 | 40.2 | 129.7 | TREMIE | 34 | TREMIE-34-28 | 2026-10-22 | NUEVO | 2026-10-22 |  | 9.2
27914 - ALBURA PPTO C | 158 | No especificado | Concreto | Pilote #13 T3 | 2026-05-22 | 2026-06-19 | 2026-06-19 | 28 | 31 | 39.8 | 128.4 | TREMIE | 34 | TREMIE-34-28 | 2026-10-22 | NUEVO | 2026-10-22 |  | 8.8
27914 - ALBURA PPTO C | 158 | No especificado | Concreto | Pilote # 13 - Torre 3 | 2026-05-22 | 2026-06-05 | 2026-06-11 | 14 | 31 | 32.2 | 103.9 | TREMIE | 34 | TREMIE-34-14 | 2026-10-22 | NUEVO | 2026-10-22 |  | 1.2
27914 - ALBURA PPTO C | 158 | No especificado | Concreto | Pilote # 13 - Torre 3 | 2026-05-22 | 2026-06-05 | 2026-06-11 | 14 | 31 | 31.7 | 102.3 | TREMIE | 34 | TREMIE-34-14 | 2026-10-22 | NUEVO | 2026-10-22 |  | 0.7
27914 - ALBURA PPTO C | 158 | No especificado | Concreto | Pilote # 13 - Torre 3 | 2026-05-22 | 2026-06-05 | 2026-06-11 | 14 | 31 | 32.5 | 104.8 | TREMIE | 34 | TREMIE-34-14 | 2026-10-22 | NUEVO | 2026-10-22 |  | 1.5
27914 - ALBURA PPTO C | 158 | No especificado | Concreto | Pilote # 13 - Torre 3 | 2026-05-22 | 2026-05-29 | 2026-06-01 | 7 | 31 | 30.3 | 97.7 | TREMIE | 34 | TREMIE-34-7 | 2026-10-22 | NUEVO | 2026-10-22 |  | -0.7
27914 - ALBURA PPTO C | 158 | No especificado | Concreto | Pilote # 13 - Torre 3 | 2026-05-22 | 2026-05-29 | 2026-06-01 | 7 | 31 | 29.5 | 95.2 | TREMIE | 34 | TREMIE-34-7 | 2026-10-22 | NUEVO | 2026-10-22 |  | -1.5
27914 - ALBURA PPTO C | 158 | No especificado | Concreto | Pilote # 13 - Torre 3 | 2026-05-22 | 2026-05-29 | 2026-06-01 | 7 | 31 | 28.6 | 92.3 | TREMIE | 34 | TREMIE-34-7 | 2026-10-22 | NUEVO | 2026-10-22 |  | -2.4
27914 - ALBURA PPTO C | 159 | No especificado | Concreto | Pilote plataforma #94 | 2026-05-22 | 2026-06-19 | 2026-06-19 | 28 | 21 | 25.4 | 121 | TREMIE | 21 | TREMIE-21-28 | 2026-10-22 | NUEVO | 2026-10-22 | 21 | 4.4
27914 - ALBURA PPTO C | 159 | No especificado | Concreto | Pilote plataforma #94 | 2026-05-22 | 2026-06-19 | 2026-06-19 | 28 | 21 | 25.2 | 120 | TREMIE | 21 | TREMIE-21-28 | 2026-10-22 | NUEVO | 2026-10-22 | 21 | 4.2
27914 - ALBURA PPTO C | 159 | No especificado | Concreto | Pilote plataforma #94 | 2026-05-22 | 2026-06-19 | 2026-06-19 | 28 | 21 | 24.9 | 118.6 | TREMIE | 21 | TREMIE-21-28 | 2026-10-22 | NUEVO | 2026-10-22 | 21 | 3.9
27914 - ALBURA PPTO C | 159 | No especificado | Concreto | Pilote plataforma # 94 | 2026-05-22 | 2026-06-05 | 2026-06-11 | 14 | 21 | 20.9 | 99.5 | TREMIE | 21 | TREMIE-21-14 | 2026-10-22 | NUEVO | 2026-10-22 | 14.84 | -0.1
27914 - ALBURA PPTO C | 159 | No especificado | Concreto | Pilote plataforma # 94 | 2026-05-22 | 2026-06-05 | 2026-06-11 | 14 | 21 | 20.5 | 97.6 | TREMIE | 21 | TREMIE-21-14 | 2026-10-22 | NUEVO | 2026-10-22 | 14.84 | -0.5
27914 - ALBURA PPTO C | 159 | No especificado | Concreto | Pilote plataforma # 94 | 2026-05-22 | 2026-06-05 | 2026-06-11 | 14 | 21 | 20.7 | 98.6 | TREMIE | 21 | TREMIE-21-14 | 2026-10-22 | NUEVO | 2026-10-22 | 14.84 | -0.3
27914 - ALBURA PPTO C | 159 | No especificado | Concreto | Pilote plataforma # 94 | 2026-05-22 | 2026-05-29 | 2026-06-01 | 7 | 21 | 18.7 | 89 | TREMIE | 21 | TREMIE-21-7 | 2026-10-22 | NUEVO | 2026-10-22 | 11.76 | -2.3
27914 - ALBURA PPTO C | 159 | No especificado | Concreto | Pilote plataforma # 94 | 2026-05-22 | 2026-05-29 | 2026-06-01 | 7 | 21 | 18.2 | 86.7 | TREMIE | 21 | TREMIE-21-7 | 2026-10-22 | NUEVO | 2026-10-22 | 11.76 | -2.8
27914 - ALBURA PPTO C | 159 | No especificado | Concreto | Pilote plataforma # 94 | 2026-05-22 | 2026-05-29 | 2026-06-01 | 7 | 21 | 17.7 | 84.3 | TREMIE | 21 | TREMIE-21-7 | 2026-10-22 | NUEVO | 2026-10-22 | 11.76 | -3.3
27914 - ALBURA PPTO C | 16 | No especificado | Concreto | Pilote #51 torre 4 | 2026-03-04 | 2026-04-01 | 2026-04-01 | 28 | 31 | 39.6 | 127.7 | TREMIE | 34 | TREMIE-34-28 | 2026-10-22 | NUEVO | 2026-10-22 |  | 8.6
27914 - ALBURA PPTO C | 16 | No especificado | Concreto | Pilote #51 torre 4 | 2026-03-04 | 2026-04-01 | 2026-04-01 | 28 | 31 | 40.1 | 129.4 | TREMIE | 34 | TREMIE-34-28 | 2026-10-22 | NUEVO | 2026-10-22 |  | 9.1
27914 - ALBURA PPTO C | 16 | No especificado | Concreto | Pilote #51 torre 4 | 2026-03-04 | 2026-04-01 | 2026-04-01 | 28 | 31 | 39.2 | 126.5 | TREMIE | 34 | TREMIE-34-28 | 2026-10-22 | NUEVO | 2026-10-22 |  | 8.2
27914 - ALBURA PPTO C | 16 | No especificado | Concreto | Pilote # 51 - Torre 4 | 2026-03-04 | 2026-03-18 | 2026-03-20 | 14 | 31 | 32 | 103.2 | TREMIE | 34 | TREMIE-34-14 | 2026-10-22 | NUEVO | 2026-10-22 |  | 1
27914 - ALBURA PPTO C | 16 | No especificado | Concreto | Pilote # 51 - Torre 4 | 2026-03-04 | 2026-03-18 | 2026-03-20 | 14 | 31 | 31 | 100 | TREMIE | 34 | TREMIE-34-14 | 2026-10-22 | NUEVO | 2026-10-22 |  | 0
27914 - ALBURA PPTO C | 16 | No especificado | Concreto | Pilote # 51 - Torre 4 | 2026-03-04 | 2026-03-18 | 2026-03-20 | 14 | 31 | 31.3 | 101 | TREMIE | 34 | TREMIE-34-14 | 2026-10-22 | NUEVO | 2026-10-22 |  | 0.3
27914 - ALBURA PPTO C | 16 | No especificado | Concreto | Pilote # 51 - Torre 4 | 2026-03-04 | 2026-03-11 | 2026-03-20 | 7 | 31 | 27.8 | 89.7 | TREMIE | 34 | TREMIE-34-7 | 2026-10-22 | NUEVO | 2026-10-22 |  | -3.2
27914 - ALBURA PPTO C | 16 | No especificado | Concreto | Pilote # 51 - Torre 4 | 2026-03-04 | 2026-03-11 | 2026-03-20 | 7 | 31 | 27 | 87.1 | TREMIE | 34 | TREMIE-34-7 | 2026-10-22 | NUEVO | 2026-10-22 |  | -4
27914 - ALBURA PPTO C | 16 | No especificado | Concreto | Pilote # 51 - Torre 4 | 2026-03-04 | 2026-03-11 | 2026-03-20 | 7 | 31 | 26.3 | 84.8 | TREMIE | 34 | TREMIE-34-7 | 2026-10-22 | NUEVO | 2026-10-22 |  | -4.7
27914 - ALBURA PPTO C | 160 | No especificado | Concreto | Pilote #52 T3 | 2026-05-23 | 2026-06-20 | 2026-06-22 | 28 | 31 | 48 | 154.8 | TREMIE | 34 | TREMIE-34-28 | 2026-10-22 | NUEVO | 2026-10-22 |  | 17
27914 - ALBURA PPTO C | 160 | No especificado | Concreto | Pilote #52 T3 | 2026-05-23 | 2026-06-20 | 2026-06-22 | 28 | 31 | 48.6 | 156.8 | TREMIE | 34 | TREMIE-34-28 | 2026-10-22 | NUEVO | 2026-10-22 |  | 17.6
27914 - ALBURA PPTO C | 160 | No especificado | Concreto | Pilote #52 T3 | 2026-05-23 | 2026-06-20 | 2026-06-22 | 28 | 31 | 48.2 | 155.5 | TREMIE | 34 | TREMIE-34-28 | 2026-10-22 | NUEVO | 2026-10-22 |  | 17.2
27914 - ALBURA PPTO C | 160 | No especificado | Concreto | Pilote # 52 - Torre 3 | 2026-05-23 | 2026-06-06 | 2026-06-17 | 14 | 31 | 37.9 | 122.3 | TREMIE | 34 | TREMIE-34-14 | 2026-10-22 | NUEVO | 2026-10-22 |  | 6.9
27914 - ALBURA PPTO C | 160 | No especificado | Concreto | Pilote # 52 - Torre 3 | 2026-05-23 | 2026-06-06 | 2026-06-17 | 14 | 31 | 38.6 | 124.5 | TREMIE | 34 | TREMIE-34-14 | 2026-10-22 | NUEVO | 2026-10-22 |  | 7.6
27914 - ALBURA PPTO C | 160 | No especificado | Concreto | Pilote # 52 - Torre 3 | 2026-05-23 | 2026-06-06 | 2026-06-17 | 14 | 31 | 38.4 | 123.9 | TREMIE | 34 | TREMIE-34-14 | 2026-10-22 | NUEVO | 2026-10-22 |  | 7.4
27914 - ALBURA PPTO C | 160 | No especificado | Concreto | Pilote # 52 - Torre 3 | 2026-05-23 | 2026-05-30 | 2026-06-02 | 7 | 31 | 37.1 | 119.7 | TREMIE | 34 | TREMIE-34-7 | 2026-10-22 | NUEVO | 2026-10-22 |  | 6.1
27914 - ALBURA PPTO C | 160 | No especificado | Concreto | Pilote # 52 - Torre 3 | 2026-05-23 | 2026-05-30 | 2026-06-02 | 7 | 31 | 36.5 | 117.7 | TREMIE | 34 | TREMIE-34-7 | 2026-10-22 | NUEVO | 2026-10-22 |  | 5.5
27914 - ALBURA PPTO C | 160 | No especificado | Concreto | Pilote # 52 - Torre 3 | 2026-05-23 | 2026-05-30 | 2026-06-02 | 7 | 31 | 36.5 | 117.7 | TREMIE | 34 | TREMIE-34-7 | 2026-10-22 | NUEVO | 2026-10-22 |  | 5.5
27914 - ALBURA PPTO C | 161 | No especificado | Concreto | Pilote plataforma # 79 | 2026-05-23 | 2026-06-06 | 2026-06-17 | 14 | 21 | 29.4 | 140 | TREMIE | 21 | TREMIE-21-14 | 2026-10-22 | NUEVO | 2026-10-22 | 14.84 | 8.4
27914 - ALBURA PPTO C | 161 | No especificado | Concreto | Pilote plataforma # 79 | 2026-05-23 | 2026-06-06 | 2026-06-17 | 14 | 21 | 29.4 | 140 | TREMIE | 21 | TREMIE-21-14 | 2026-10-22 | NUEVO | 2026-10-22 | 14.84 | 8.4
27914 - ALBURA PPTO C | 161 | No especificado | Concreto | Pilote plataforma # 79 | 2026-05-23 | 2026-06-06 | 2026-06-17 | 14 | 21 | 29.9 | 142.4 | TREMIE | 21 | TREMIE-21-14 | 2026-10-22 | NUEVO | 2026-10-22 | 14.84 | 8.9
27914 - ALBURA PPTO C | 161 | No especificado | Concreto | Pilote plataforma # 79 | 2026-05-23 | 2026-05-30 | 2026-06-02 | 7 | 21 | 27.3 | 130 | TREMIE | 21 | TREMIE-21-7 | 2026-10-22 | NUEVO | 2026-10-22 | 11.76 | 6.3
27914 - ALBURA PPTO C | 161 | No especificado | Concreto | Pilote plataforma # 79 | 2026-05-23 | 2026-05-30 | 2026-06-02 | 7 | 21 | 26.9 | 128.1 | TREMIE | 21 | TREMIE-21-7 | 2026-10-22 | NUEVO | 2026-10-22 | 11.76 | 5.9
27914 - ALBURA PPTO C | 161 | No especificado | Concreto | Pilote plataforma # 79 | 2026-05-23 | 2026-05-30 | 2026-06-02 | 7 | 21 | 26.9 | 128.1 | TREMIE | 21 | TREMIE-21-7 | 2026-10-22 | NUEVO | 2026-10-22 | 11.76 | 5.9
27914 - ALBURA PPTO C | 162 | No especificado | Concreto | Recalce pilote torre 4 | 2026-05-25 | 2026-06-08 | 2026-06-11 | 14 | 31 | 38.1 | 122.9 | TREMIE | 34 | TREMIE-34-14 | 2026-10-22 | NUEVO | 2026-10-22 |  | 7.1
27914 - ALBURA PPTO C | 162 | No especificado | Concreto | Recalce pilote torre 4 | 2026-05-25 | 2026-06-08 | 2026-06-11 | 14 | 31 | 39.5 | 127.4 | TREMIE | 34 | TREMIE-34-14 | 2026-10-22 | NUEVO | 2026-10-22 |  | 8.5
27914 - ALBURA PPTO C | 162 | No especificado | Concreto | Recalce pilote torre 4 | 2026-05-25 | 2026-06-08 | 2026-06-11 | 14 | 31 | 40.2 | 129.7 | TREMIE | 34 | TREMIE-34-14 | 2026-10-22 | NUEVO | 2026-10-22 |  | 9.2
27914 - ALBURA PPTO C | 162 | No especificado | Concreto | Recalce pilote torre 4 | 2026-05-25 | 2026-06-01 | 2026-06-04 | 7 | 31 | 34.2 | 110.3 | TREMIE | 34 | TREMIE-34-7 | 2026-10-22 | NUEVO | 2026-10-22 |  | 3.2
27914 - ALBURA PPTO C | 162 | No especificado | Concreto | Recalce pilote torre 4 | 2026-05-25 | 2026-06-01 | 2026-06-04 | 7 | 31 | 33.6 | 108.4 | TREMIE | 34 | TREMIE-34-7 | 2026-10-22 | NUEVO | 2026-10-22 |  | 2.6
27914 - ALBURA PPTO C | 162 | No especificado | Concreto | Recalce pilote torre 4 | 2026-05-25 | 2026-06-01 | 2026-06-04 | 7 | 31 | 33.2 | 107.1 | TREMIE | 34 | TREMIE-34-7 | 2026-10-22 | NUEVO | 2026-10-22 |  | 2.2
27914 - ALBURA PPTO C | 163 | No especificado | Concreto | Pilote plataforma # 61 | 2026-05-25 | 2026-06-08 | 2026-06-11 | 14 | 21 | 26.2 | 124.8 | TREMIE | 21 | TREMIE-21-14 | 2026-10-22 | NUEVO | 2026-10-22 | 14.84 | 5.2
27914 - ALBURA PPTO C | 163 | No especificado | Concreto | Pilote plataforma # 61 | 2026-05-25 | 2026-06-08 | 2026-06-11 | 14 | 21 | 24.9 | 118.6 | TREMIE | 21 | TREMIE-21-14 | 2026-10-22 | NUEVO | 2026-10-22 | 14.84 | 3.9
27914 - ALBURA PPTO C | 163 | No especificado | Concreto | Pilote plataforma # 61 | 2026-05-25 | 2026-06-08 | 2026-06-11 | 14 | 21 | 25.1 | 119.5 | TREMIE | 21 | TREMIE-21-14 | 2026-10-22 | NUEVO | 2026-10-22 | 14.84 | 4.1
27914 - ALBURA PPTO C | 163 | No especificado | Concreto | Pilote plataforma # 61 | 2026-05-25 | 2026-06-01 | 2026-06-04 | 7 | 21 | 21.5 | 102.4 | TREMIE | 21 | TREMIE-21-7 | 2026-10-22 | NUEVO | 2026-10-22 | 11.76 | 0.5
27914 - ALBURA PPTO C | 163 | No especificado | Concreto | Pilote plataforma # 61 | 2026-05-25 | 2026-06-01 | 2026-06-04 | 7 | 21 | 20.7 | 98.6 | TREMIE | 21 | TREMIE-21-7 | 2026-10-22 | NUEVO | 2026-10-22 | 11.76 | -0.3
27914 - ALBURA PPTO C | 163 | No especificado | Concreto | Pilote plataforma # 61 | 2026-05-25 | 2026-06-01 | 2026-06-04 | 7 | 21 | 21.4 | 101.9 | TREMIE | 21 | TREMIE-21-7 | 2026-10-22 | NUEVO | 2026-10-22 | 11.76 | 0.4
27914 - ALBURA PPTO C | 164 | No especificado | Concreto | Pilote # 10 - Torre 3 | 2026-05-25 | 2026-06-08 | 2026-06-11 | 14 | 31 | 35.2 | 113.5 | TREMIE | 34 | TREMIE-34-14 | 2026-10-22 | NUEVO | 2026-10-22 |  | 4.2
27914 - ALBURA PPTO C | 164 | No especificado | Concreto | Pilote # 10 - Torre 3 | 2026-05-25 | 2026-06-08 | 2026-06-11 | 14 | 31 | 34 | 109.7 | TREMIE | 34 | TREMIE-34-14 | 2026-10-22 | NUEVO | 2026-10-22 |  | 3
27914 - ALBURA PPTO C | 164 | No especificado | Concreto | Pilote # 10 - Torre 3 | 2026-05-25 | 2026-06-08 | 2026-06-11 | 14 | 31 | 34.7 | 111.9 | TREMIE | 34 | TREMIE-34-14 | 2026-10-22 | NUEVO | 2026-10-22 |  | 3.7
27914 - ALBURA PPTO C | 164 | No especificado | Concreto | Pilote # 10 - Torre 3 | 2026-05-25 | 2026-06-01 | 2026-06-04 | 7 | 31 | 30.8 | 99.4 | TREMIE | 34 | TREMIE-34-7 | 2026-10-22 | NUEVO | 2026-10-22 |  | -0.2
27914 - ALBURA PPTO C | 164 | No especificado | Concreto | Pilote # 10 - Torre 3 | 2026-05-25 | 2026-06-01 | 2026-06-04 | 7 | 31 | 31.4 | 101.3 | TREMIE | 34 | TREMIE-34-7 | 2026-10-22 | NUEVO | 2026-10-22 |  | 0.4
27914 - ALBURA PPTO C | 164 | No especificado | Concreto | Pilote # 10 - Torre 3 | 2026-05-25 | 2026-06-01 | 2026-06-04 | 7 | 31 | 32.4 | 104.5 | TREMIE | 34 | TREMIE-34-7 | 2026-10-22 | NUEVO | 2026-10-22 |  | 1.4
27914 - ALBURA PPTO C | 165 | No especificado | Concreto | Pilote plataforma # 76, 63 | 2026-05-26 | 2026-06-09 | 2026-06-17 | 14 | 21 | 25.6 | 121.9 | TREMIE | 21 | TREMIE-21-14 | 2026-10-22 | NUEVO | 2026-10-22 | 14.84 | 4.6
27914 - ALBURA PPTO C | 165 | No especificado | Concreto | Pilote plataforma # 76, 63 | 2026-05-26 | 2026-06-09 | 2026-06-17 | 14 | 21 | 25.7 | 122.4 | TREMIE | 21 | TREMIE-21-14 | 2026-10-22 | NUEVO | 2026-10-22 | 14.84 | 4.7
27914 - ALBURA PPTO C | 165 | No especificado | Concreto | Pilote plataforma # 76, 63 | 2026-05-26 | 2026-06-09 | 2026-06-17 | 14 | 21 | 25.1 | 119.5 | TREMIE | 21 | TREMIE-21-14 | 2026-10-22 | NUEVO | 2026-10-22 | 14.84 | 4.1
27914 - ALBURA PPTO C | 165 | No especificado | Concreto | Pilote plataforma # 76, 63 | 2026-05-26 | 2026-06-02 | 2026-06-11 | 7 | 21 | 19.4 | 92.4 | TREMIE | 21 | TREMIE-21-7 | 2026-10-22 | NUEVO | 2026-10-22 | 11.76 | -1.6
27914 - ALBURA PPTO C | 165 | No especificado | Concreto | Pilote plataforma # 76, 63 | 2026-05-26 | 2026-06-02 | 2026-06-11 | 7 | 21 | 20.3 | 96.7 | TREMIE | 21 | TREMIE-21-7 | 2026-10-22 | NUEVO | 2026-10-22 | 11.76 | -0.7
27914 - ALBURA PPTO C | 165 | No especificado | Concreto | Pilote plataforma # 76, 63 | 2026-05-26 | 2026-06-02 | 2026-06-11 | 7 | 21 | 19.3 | 91.9 | TREMIE | 21 | TREMIE-21-7 | 2026-10-22 | NUEVO | 2026-10-22 | 11.76 | -1.7
27914 - ALBURA PPTO C | 166 | No especificado | Concreto | Pilote # 25 - Torre 3 | 2026-05-26 | 2026-06-09 | 2026-06-17 | 14 | 31 | 31.3 | 101 | TREMIE | 34 | TREMIE-34-14 | 2026-10-22 | NUEVO | 2026-10-22 |  | 0.3
27914 - ALBURA PPTO C | 166 | No especificado | Concreto | Pilote # 25 - Torre 3 | 2026-05-26 | 2026-06-09 | 2026-06-17 | 14 | 31 | 31.5 | 101.6 | TREMIE | 34 | TREMIE-34-14 | 2026-10-22 | NUEVO | 2026-10-22 |  | 0.5
27914 - ALBURA PPTO C | 166 | No especificado | Concreto | Pilote # 25 - Torre 3 | 2026-05-26 | 2026-06-09 | 2026-06-17 | 14 | 31 | 31.1 | 100.3 | TREMIE | 34 | TREMIE-34-14 | 2026-10-22 | NUEVO | 2026-10-22 |  | 0.1
27914 - ALBURA PPTO C | 166 | No especificado | Concreto | Pilote # 25 - Torre 3 | 2026-05-26 | 2026-06-02 | 2026-06-11 | 7 | 31 | 28.9 | 93.2 | TREMIE | 34 | TREMIE-34-7 | 2026-10-22 | NUEVO | 2026-10-22 |  | -2.1
27914 - ALBURA PPTO C | 166 | No especificado | Concreto | Pilote # 25 - Torre 3 | 2026-05-26 | 2026-06-02 | 2026-06-11 | 7 | 31 | 28.8 | 92.9 | TREMIE | 34 | TREMIE-34-7 | 2026-10-22 | NUEVO | 2026-10-22 |  | -2.2
27914 - ALBURA PPTO C | 166 | No especificado | Concreto | Pilote # 25 - Torre 3 | 2026-05-26 | 2026-06-02 | 2026-06-11 | 7 | 31 | 28.4 | 91.6 | TREMIE | 34 | TREMIE-34-7 | 2026-10-22 | NUEVO | 2026-10-22 |  | -2.6
27914 - ALBURA PPTO C | 167 | No especificado | Concreto | Recalce pilote # 4 | 2026-05-27 | 2026-06-10 | 2026-06-16 | 14 | 31 | 37.1 | 119.7 | TREMIE | 34 | TREMIE-34-14 | 2026-10-22 | NUEVO | 2026-10-22 |  | 6.1
27914 - ALBURA PPTO C | 167 | No especificado | Concreto | Recalce pilote # 4 | 2026-05-27 | 2026-06-10 | 2026-06-16 | 14 | 31 | 36.7 | 118.4 | TREMIE | 34 | TREMIE-34-14 | 2026-10-22 | NUEVO | 2026-10-22 |  | 5.7
27914 - ALBURA PPTO C | 167 | No especificado | Concreto | Recalce pilote # 4 | 2026-05-27 | 2026-06-10 | 2026-06-16 | 14 | 31 | 34.5 | 111.3 | TREMIE | 34 | TREMIE-34-14 | 2026-10-22 | NUEVO | 2026-10-22 |  | 3.5
27914 - ALBURA PPTO C | 167 | No especificado | Concreto | Recalce pilote # 4 | 2026-05-27 | 2026-06-03 | 2026-06-11 | 7 | 31 | 31.3 | 101 | TREMIE | 34 | TREMIE-34-7 | 2026-10-22 | NUEVO | 2026-10-22 |  | 0.3
27914 - ALBURA PPTO C | 167 | No especificado | Concreto | Recalce pilote # 4 | 2026-05-27 | 2026-06-03 | 2026-06-11 | 7 | 31 | 30.4 | 98.1 | TREMIE | 34 | TREMIE-34-7 | 2026-10-22 | NUEVO | 2026-10-22 |  | -0.6
27914 - ALBURA PPTO C | 167 | No especificado | Concreto | Recalce pilote # 4 | 2026-05-27 | 2026-06-03 | 2026-06-11 | 7 | 31 | 31 | 100 | TREMIE | 34 | TREMIE-34-7 | 2026-10-22 | NUEVO | 2026-10-22 |  | 0
27914 - ALBURA PPTO C | 168 | No especificado | Concreto | Pilote # 57 - Torre 3 | 2026-05-27 | 2026-06-10 | 2026-06-16 | 14 | 31 | 36.2 | 116.8 | TREMIE | 34 | TREMIE-34-14 | 2026-10-22 | NUEVO | 2026-10-22 |  | 5.2
27914 - ALBURA PPTO C | 168 | No especificado | Concreto | Pilote # 57 - Torre 3 | 2026-05-27 | 2026-06-10 | 2026-06-16 | 14 | 31 | 38.1 | 122.9 | TREMIE | 34 | TREMIE-34-14 | 2026-10-22 | NUEVO | 2026-10-22 |  | 7.1
27914 - ALBURA PPTO C | 168 | No especificado | Concreto | Pilote # 57 - Torre 3 | 2026-05-27 | 2026-06-10 | 2026-06-16 | 14 | 31 | 37.3 | 120.3 | TREMIE | 34 | TREMIE-34-14 | 2026-10-22 | NUEVO | 2026-10-22 |  | 6.3
27914 - ALBURA PPTO C | 168 | No especificado | Concreto | Pilote # 57 - Torre 3 | 2026-05-27 | 2026-06-03 | 2026-06-11 | 7 | 31 | 33.4 | 107.7 | TREMIE | 34 | TREMIE-34-7 | 2026-10-22 | NUEVO | 2026-10-22 |  | 2.4
27914 - ALBURA PPTO C | 168 | No especificado | Concreto | Pilote # 57 - Torre 3 | 2026-05-27 | 2026-06-03 | 2026-06-11 | 7 | 31 | 32.7 | 105.5 | TREMIE | 34 | TREMIE-34-7 | 2026-10-22 | NUEVO | 2026-10-22 |  | 1.7
27914 - ALBURA PPTO C | 168 | No especificado | Concreto | Pilote # 57 - Torre 3 | 2026-05-27 | 2026-06-03 | 2026-06-11 | 7 | 31 | 33.1 | 106.8 | TREMIE | 34 | TREMIE-34-7 | 2026-10-22 | NUEVO | 2026-10-22 |  | 2.1
27914 - ALBURA PPTO C | 169 | No especificado | Concreto | Pilote # 11 - Torre 3 | 2026-05-27 | 2026-06-10 | 2026-06-16 | 14 | 31 | 42.7 | 137.7 | TREMIE | 34 | TREMIE-34-14 | 2026-10-22 | NUEVO | 2026-10-22 |  | 11.7
27914 - ALBURA PPTO C | 169 | No especificado | Concreto | Pilote # 11 - Torre 3 | 2026-05-27 | 2026-06-10 | 2026-06-16 | 14 | 31 | 42 | 135.5 | TREMIE | 34 | TREMIE-34-14 | 2026-10-22 | NUEVO | 2026-10-22 |  | 11
27914 - ALBURA PPTO C | 169 | No especificado | Concreto | Pilote # 11 - Torre 3 | 2026-05-27 | 2026-06-10 | 2026-06-16 | 14 | 31 | 40.4 | 130.3 | TREMIE | 34 | TREMIE-34-14 | 2026-10-22 | NUEVO | 2026-10-22 |  | 9.4
27914 - ALBURA PPTO C | 169 | No especificado | Concreto | Pilote # 11 - Torre 3 | 2026-05-27 | 2026-06-03 | 2026-06-11 | 7 | 31 | 35.6 | 114.8 | TREMIE | 34 | TREMIE-34-7 | 2026-10-22 | NUEVO | 2026-10-22 |  | 4.6
27914 - ALBURA PPTO C | 169 | No especificado | Concreto | Pilote # 11 - Torre 3 | 2026-05-27 | 2026-06-03 | 2026-06-11 | 7 | 31 | 34.2 | 110.3 | TREMIE | 34 | TREMIE-34-7 | 2026-10-22 | NUEVO | 2026-10-22 |  | 3.2
27914 - ALBURA PPTO C | 169 | No especificado | Concreto | Pilote # 11 - Torre 3 | 2026-05-27 | 2026-06-03 | 2026-06-11 | 7 | 31 | 34.3 | 110.6 | TREMIE | 34 | TREMIE-34-7 | 2026-10-22 | NUEVO | 2026-10-22 |  | 3.3
27914 - ALBURA PPTO C | 17 | No especificado | Concreto | Pilote #27 torre 4 | 2026-03-05 | 2026-04-02 | 2026-04-06 | 28 | 31 | 45.6 | 147.1 | TREMIE | 34 | TREMIE-34-28 | 2026-10-22 | NUEVO | 2026-10-22 |  | 14.6
27914 - ALBURA PPTO C | 17 | No especificado | Concreto | Pilote #27 torre 4 | 2026-03-05 | 2026-04-02 | 2026-04-06 | 28 | 31 | 44.4 | 143.2 | TREMIE | 34 | TREMIE-34-28 | 2026-10-22 | NUEVO | 2026-10-22 |  | 13.4
27914 - ALBURA PPTO C | 17 | No especificado | Concreto | Pilote #27 torre 4 | 2026-03-05 | 2026-04-02 | 2026-04-06 | 28 | 31 | 45 | 145.2 | TREMIE | 34 | TREMIE-34-28 | 2026-10-22 | NUEVO | 2026-10-22 |  | 14
27914 - ALBURA PPTO C | 17 | No especificado | Concreto | Pilote # 27 - Torre 4 | 2026-03-05 | 2026-03-19 | 2026-03-24 | 14 | 31 | 36.9 | 119 | TREMIE | 34 | TREMIE-34-14 | 2026-10-22 | NUEVO | 2026-10-22 |  | 5.9
27914 - ALBURA PPTO C | 17 | No especificado | Concreto | Pilote # 27 - Torre 4 | 2026-03-05 | 2026-03-19 | 2026-03-24 | 14 | 31 | 35.8 | 115.5 | TREMIE | 34 | TREMIE-34-14 | 2026-10-22 | NUEVO | 2026-10-22 |  | 4.8
27914 - ALBURA PPTO C | 17 | No especificado | Concreto | Pilote # 27 - Torre 4 | 2026-03-05 | 2026-03-19 | 2026-03-24 | 14 | 31 | 35.5 | 114.5 | TREMIE | 34 | TREMIE-34-14 | 2026-10-22 | NUEVO | 2026-10-22 |  | 4.5
27914 - ALBURA PPTO C | 17 | No especificado | Concreto | Pilote # 27 - Torre 4 | 2026-03-05 | 2026-03-12 | 2026-03-20 | 7 | 31 | 30.8 | 99.4 | TREMIE | 34 | TREMIE-34-7 | 2026-10-22 | NUEVO | 2026-10-22 |  | -0.2
27914 - ALBURA PPTO C | 17 | No especificado | Concreto | Pilote # 27 - Torre 4 | 2026-03-05 | 2026-03-12 | 2026-03-20 | 7 | 31 | 30 | 96.8 | TREMIE | 34 | TREMIE-34-7 | 2026-10-22 | NUEVO | 2026-10-22 |  | -1
27914 - ALBURA PPTO C | 17 | No especificado | Concreto | Pilote # 27 - Torre 4 | 2026-03-05 | 2026-03-12 | 2026-03-20 | 7 | 31 | 30.2 | 97.4 | TREMIE | 34 | TREMIE-34-7 | 2026-10-22 | NUEVO | 2026-10-22 |  | -0.8
27914 - ALBURA PPTO C | 170 | No especificado | Concreto | Pilote plataforma # 58 | 2026-05-27 | 2026-06-10 | 2026-06-16 | 14 | 21 | 30.8 | 146.7 | TREMIE | 21 | TREMIE-21-14 | 2026-10-22 | NUEVO | 2026-10-22 | 14.84 | 9.8
27914 - ALBURA PPTO C | 170 | No especificado | Concreto | Pilote plataforma # 58 | 2026-05-27 | 2026-06-10 | 2026-06-16 | 14 | 21 | 32.6 | 155.2 | TREMIE | 21 | TREMIE-21-14 | 2026-10-22 | NUEVO | 2026-10-22 | 14.84 | 11.6
27914 - ALBURA PPTO C | 170 | No especificado | Concreto | Pilote plataforma # 58 | 2026-05-27 | 2026-06-10 | 2026-06-16 | 14 | 21 | 31.9 | 151.9 | TREMIE | 21 | TREMIE-21-14 | 2026-10-22 | NUEVO | 2026-10-22 | 14.84 | 10.9
27914 - ALBURA PPTO C | 170 | No especificado | Concreto | Pilote plataforma # 58 | 2026-05-27 | 2026-06-03 | 2026-06-11 | 7 | 21 | 27.8 | 132.4 | TREMIE | 21 | TREMIE-21-7 | 2026-10-22 | NUEVO | 2026-10-22 | 11.76 | 6.8
27914 - ALBURA PPTO C | 170 | No especificado | Concreto | Pilote plataforma # 58 | 2026-05-27 | 2026-06-03 | 2026-06-11 | 7 | 21 | 27.3 | 130 | TREMIE | 21 | TREMIE-21-7 | 2026-10-22 | NUEVO | 2026-10-22 | 11.76 | 6.3
27914 - ALBURA PPTO C | 170 | No especificado | Concreto | Pilote plataforma # 58 | 2026-05-27 | 2026-06-03 | 2026-06-11 | 7 | 21 | 28.1 | 133.8 | TREMIE | 21 | TREMIE-21-7 | 2026-10-22 | NUEVO | 2026-10-22 | 11.76 | 7.1
27914 - ALBURA PPTO C | 171 | T3102000000 | Concreto | Realce pilote 54 | 2026-05-28 | 2026-06-25 | 2026-06-25 | 28 | 31.5 | 37.1 | 117.8 | TREMIE | 34 | TREMIE-34-28 | 2026-10-22 | NUEVO | 2026-10-22 |  | 5.6
27914 - ALBURA PPTO C | 171 | T3102000000 | Concreto | Realce pilote 54 | 2026-05-28 | 2026-06-25 | 2026-06-25 | 28 | 31.5 | 37.7 | 119.7 | TREMIE | 34 | TREMIE-34-28 | 2026-10-22 | NUEVO | 2026-10-22 |  | 6.2
27914 - ALBURA PPTO C | 171 | T3102000000 | Concreto | Realce pilote 54 | 2026-05-28 | 2026-06-25 | 2026-06-25 | 28 | 31.5 | 36.6 | 116.2 | TREMIE | 34 | TREMIE-34-28 | 2026-10-22 | NUEVO | 2026-10-22 |  | 5.1
27914 - ALBURA PPTO C | 171 | No especificado | Concreto | Recalce de pilote T4 | 2026-05-28 | 2026-06-11 | 2026-06-16 | 14 | 31 | 31 | 100 | TREMIE | 34 | TREMIE-34-14 | 2026-10-22 | NUEVO | 2026-10-22 |  | 0
27914 - ALBURA PPTO C | 171 | No especificado | Concreto | Recalce de pilote T4 | 2026-05-28 | 2026-06-11 | 2026-06-16 | 14 | 31 | 31.7 | 102.3 | TREMIE | 34 | TREMIE-34-14 | 2026-10-22 | NUEVO | 2026-10-22 |  | 0.7
27914 - ALBURA PPTO C | 171 | No especificado | Concreto | Recalce de pilote T4 | 2026-05-28 | 2026-06-11 | 2026-06-16 | 14 | 31 | 31.1 | 100.3 | TREMIE | 34 | TREMIE-34-14 | 2026-10-22 | NUEVO | 2026-10-22 |  | 0.1
27914 - ALBURA PPTO C | 171 | No especificado | Concreto | Recalce de pilote T4 | 2026-05-28 | 2026-06-04 | 2026-06-12 | 7 | 31 | 24.8 | 80 | TREMIE | 34 | TREMIE-34-7 | 2026-10-22 | NUEVO | 2026-10-22 |  | -6.2
27914 - ALBURA PPTO C | 171 | No especificado | Concreto | Recalce de pilote T4 | 2026-05-28 | 2026-06-04 | 2026-06-12 | 7 | 31 | 26.2 | 84.5 | TREMIE | 34 | TREMIE-34-7 | 2026-10-22 | NUEVO | 2026-10-22 |  | -4.8
27914 - ALBURA PPTO C | 171 | No especificado | Concreto | Recalce de pilote T4 | 2026-05-28 | 2026-06-04 | 2026-06-12 | 7 | 31 | 24.8 | 80 | TREMIE | 34 | TREMIE-34-7 | 2026-10-22 | NUEVO | 2026-10-22 |  | -6.2
27914 - ALBURA PPTO C | 172 | T2102000000 | Concreto | Pilotes #54 -27 plataforma | 2026-05-28 | 2026-06-25 | 2026-06-25 | 28 | 21 | 28.3 | 134.8 | TREMIE | 21 | TREMIE-21-28 | 2026-10-22 | NUEVO | 2026-10-22 | 21 | 7.3
27914 - ALBURA PPTO C | 172 | T2102000000 | Concreto | Pilotes #54 -27 plataforma | 2026-05-28 | 2026-06-25 | 2026-06-25 | 28 | 21 | 27.6 | 131.4 | TREMIE | 21 | TREMIE-21-28 | 2026-10-22 | NUEVO | 2026-10-22 | 21 | 6.6
27914 - ALBURA PPTO C | 172 | T2102000000 | Concreto | Pilotes #54 -27 plataforma | 2026-05-28 | 2026-06-25 | 2026-06-25 | 28 | 21 | 27.8 | 132.4 | TREMIE | 21 | TREMIE-21-28 | 2026-10-22 | NUEVO | 2026-10-22 | 21 | 6.8
27914 - ALBURA PPTO C | 172 | No especificado | Concreto | Pilote plataforma | 2026-05-28 | 2026-06-11 | 2026-06-16 | 14 | 21 | 24.2 | 115.2 | TREMIE | 21 | TREMIE-21-14 | 2026-10-22 | NUEVO | 2026-10-22 | 14.84 | 3.2
27914 - ALBURA PPTO C | 172 | No especificado | Concreto | Pilote plataforma | 2026-05-28 | 2026-06-11 | 2026-06-16 | 14 | 21 | 23.6 | 112.4 | TREMIE | 21 | TREMIE-21-14 | 2026-10-22 | NUEVO | 2026-10-22 | 14.84 | 2.6
27914 - ALBURA PPTO C | 172 | No especificado | Concreto | Pilote plataforma | 2026-05-28 | 2026-06-11 | 2026-06-16 | 14 | 21 | 24.6 | 117.1 | TREMIE | 21 | TREMIE-21-14 | 2026-10-22 | NUEVO | 2026-10-22 | 14.84 | 3.6
27914 - ALBURA PPTO C | 172 | No especificado | Concreto | Pilote plataforma | 2026-05-28 | 2026-06-04 | 2026-06-12 | 7 | 21 | 16.5 | 78.6 | TREMIE | 21 | TREMIE-21-7 | 2026-10-22 | NUEVO | 2026-10-22 | 11.76 | -4.5
27914 - ALBURA PPTO C | 172 | No especificado | Concreto | Pilote plataforma | 2026-05-28 | 2026-06-04 | 2026-06-12 | 7 | 21 | 16.4 | 78.1 | TREMIE | 21 | TREMIE-21-7 | 2026-10-22 | NUEVO | 2026-10-22 | 11.76 | -4.6
27914 - ALBURA PPTO C | 172 | No especificado | Concreto | Pilote plataforma | 2026-05-28 | 2026-06-04 | 2026-06-12 | 7 | 21 | 17.5 | 83.3 | TREMIE | 21 | TREMIE-21-7 | 2026-10-22 | NUEVO | 2026-10-22 | 11.76 | -3.5
27914 - ALBURA PPTO C | 173 | T3102000000 | Concreto | Pilote #43 T3 | 2026-05-28 | 2026-06-25 | 2026-06-25 | 28 | 31.5 | 45 | 142.9 | TREMIE | 34 | TREMIE-34-28 | 2026-10-22 | NUEVO | 2026-10-22 |  | 13.5
27914 - ALBURA PPTO C | 173 | T3102000000 | Concreto | Pilote #43 T3 | 2026-05-28 | 2026-06-25 | 2026-06-25 | 28 | 31.5 | 45.7 | 145.1 | TREMIE | 34 | TREMIE-34-28 | 2026-10-22 | NUEVO | 2026-10-22 |  | 14.2
27914 - ALBURA PPTO C | 173 | T3102000000 | Concreto | Pilote #43 T3 | 2026-05-28 | 2026-06-25 | 2026-06-25 | 28 | 31.5 | 44.2 | 140.3 | TREMIE | 34 | TREMIE-34-28 | 2026-10-22 | NUEVO | 2026-10-22 |  | 12.7
27914 - ALBURA PPTO C | 173 | No especificado | Concreto | Pilote # 43 - Torre 3 | 2026-05-28 | 2026-06-11 | 2026-06-16 | 14 | 31 | 40.3 | 130 | TREMIE | 34 | TREMIE-34-14 | 2026-10-22 | NUEVO | 2026-10-22 |  | 9.3
27914 - ALBURA PPTO C | 173 | No especificado | Concreto | Pilote # 43 - Torre 3 | 2026-05-28 | 2026-06-11 | 2026-06-16 | 14 | 31 | 38.8 | 125.2 | TREMIE | 34 | TREMIE-34-14 | 2026-10-22 | NUEVO | 2026-10-22 |  | 7.8
27914 - ALBURA PPTO C | 173 | No especificado | Concreto | Pilote # 43 - Torre 3 | 2026-05-28 | 2026-06-11 | 2026-06-16 | 14 | 31 | 37.8 | 121.9 | TREMIE | 34 | TREMIE-34-14 | 2026-10-22 | NUEVO | 2026-10-22 |  | 6.8
27914 - ALBURA PPTO C | 173 | No especificado | Concreto | Pilote # 43 - Torre 3 | 2026-05-28 | 2026-06-04 | 2026-06-12 | 7 | 31 | 25.1 | 81 | TREMIE | 34 | TREMIE-34-7 | 2026-10-22 | NUEVO | 2026-10-22 |  | -5.9
27914 - ALBURA PPTO C | 173 | No especificado | Concreto | Pilote # 43 - Torre 3 | 2026-05-28 | 2026-06-04 | 2026-06-12 | 7 | 31 | 25.8 | 83.2 | TREMIE | 34 | TREMIE-34-7 | 2026-10-22 | NUEVO | 2026-10-22 |  | -5.2
27914 - ALBURA PPTO C | 173 | No especificado | Concreto | Pilote # 43 - Torre 3 | 2026-05-28 | 2026-06-04 | 2026-06-12 | 7 | 31 | 24.7 | 79.7 | TREMIE | 34 | TREMIE-34-7 | 2026-10-22 | NUEVO | 2026-10-22 |  | -6.3
27914 - ALBURA PPTO C | 174 | T3102000000 | Concreto | Pilote #8 T3 | 2026-05-29 | 2026-06-26 | 2026-06-26 | 28 | 31.5 | 41.5 | 131.7 | TREMIE | 34 | TREMIE-34-28 | 2026-10-22 | NUEVO | 2026-10-22 |  | 10
27914 - ALBURA PPTO C | 174 | T3102000000 | Concreto | Pilote #8 T3 | 2026-05-29 | 2026-06-26 | 2026-06-26 | 28 | 31.5 | 42.1 | 133.7 | TREMIE | 34 | TREMIE-34-28 | 2026-10-22 | NUEVO | 2026-10-22 |  | 10.6
27914 - ALBURA PPTO C | 174 | T3102000000 | Concreto | Pilote #8 T3 | 2026-05-29 | 2026-06-26 | 2026-06-26 | 28 | 31.5 | 41 | 130.2 | TREMIE | 34 | TREMIE-34-28 | 2026-10-22 | NUEVO | 2026-10-22 |  | 9.5
27914 - ALBURA PPTO C | 174 | Tremie | Concreto | Pilote # 8 - Torre 3 | 2026-05-29 | 2026-06-12 | 2026-06-19 | 14 | 31 | 35.2 | 113.5 | TREMIE | 34 | TREMIE-34-14 | 2026-10-22 | NUEVO | 2026-10-22 |  | 4.2
27914 - ALBURA PPTO C | 174 | Tremie | Concreto | Pilote # 8 - Torre 3 | 2026-05-29 | 2026-06-12 | 2026-06-19 | 14 | 31 | 34.8 | 112.3 | TREMIE | 34 | TREMIE-34-14 | 2026-10-22 | NUEVO | 2026-10-22 |  | 3.8
27914 - ALBURA PPTO C | 174 | Tremie | Concreto | Pilote # 8 - Torre 3 | 2026-05-29 | 2026-06-12 | 2026-06-19 | 14 | 31 | 35.5 | 114.5 | TREMIE | 34 | TREMIE-34-14 | 2026-10-22 | NUEVO | 2026-10-22 |  | 4.5
27914 - ALBURA PPTO C | 174 | Tremie | Concreto | Pilote # 8 - Torre 3 | 2026-05-29 | 2026-06-05 | 2026-06-17 | 7 | 31 | 29.4 | 94.8 | TREMIE | 34 | TREMIE-34-7 | 2026-10-22 | NUEVO | 2026-10-22 |  | -1.6
27914 - ALBURA PPTO C | 174 | Tremie | Concreto | Pilote # 8 - Torre 3 | 2026-05-29 | 2026-06-05 | 2026-06-17 | 7 | 31 | 29.2 | 94.2 | TREMIE | 34 | TREMIE-34-7 | 2026-10-22 | NUEVO | 2026-10-22 |  | -1.8
27914 - ALBURA PPTO C | 174 | Tremie | Concreto | Pilote # 8 - Torre 3 | 2026-05-29 | 2026-06-05 | 2026-06-17 | 7 | 31 | 29.2 | 94.2 | TREMIE | 34 | TREMIE-34-7 | 2026-10-22 | NUEVO | 2026-10-22 |  | -1.8
27914 - ALBURA PPTO C | 175 | T3102000000 | Concreto | Pilote #56 T3 | 2026-05-29 | 2026-06-26 | 2026-06-26 | 28 | 31.5 | 45.9 | 145.7 | TREMIE | 34 | TREMIE-34-28 | 2026-10-22 | NUEVO | 2026-10-22 |  | 14.4
27914 - ALBURA PPTO C | 175 | T3102000000 | Concreto | Pilote #56 T3 | 2026-05-29 | 2026-06-26 | 2026-06-26 | 28 | 31.5 | 44.8 | 142.2 | TREMIE | 34 | TREMIE-34-28 | 2026-10-22 | NUEVO | 2026-10-22 |  | 13.3
27914 - ALBURA PPTO C | 175 | T3102000000 | Concreto | Pilote #56 T3 | 2026-05-29 | 2026-06-26 | 2026-06-26 | 28 | 31.5 | 45.4 | 144.1 | TREMIE | 34 | TREMIE-34-28 | 2026-10-22 | NUEVO | 2026-10-22 |  | 13.9
27914 - ALBURA PPTO C | 175 | Tremie | Concreto | Pilote # 56 - Torre 3 | 2026-05-29 | 2026-06-12 | 2026-06-19 | 14 | 31 | 35.8 | 115.5 | TREMIE | 34 | TREMIE-34-14 | 2026-10-22 | NUEVO | 2026-10-22 |  | 4.8
27914 - ALBURA PPTO C | 175 | Tremie | Concreto | Pilote # 56 - Torre 3 | 2026-05-29 | 2026-06-12 | 2026-06-19 | 14 | 31 | 37.8 | 121.9 | TREMIE | 34 | TREMIE-34-14 | 2026-10-22 | NUEVO | 2026-10-22 |  | 6.8
27914 - ALBURA PPTO C | 175 | Tremie | Concreto | Pilote # 56 - Torre 3 | 2026-05-29 | 2026-06-12 | 2026-06-19 | 14 | 31 | 38 | 122.6 | TREMIE | 34 | TREMIE-34-14 | 2026-10-22 | NUEVO | 2026-10-22 |  | 7
27914 - ALBURA PPTO C | 175 | Tremie | Concreto | Pilote # 56 - Torre 3 | 2026-05-29 | 2026-06-05 | 2026-06-17 | 7 | 31 | 28.9 | 93.2 | TREMIE | 34 | TREMIE-34-7 | 2026-10-22 | NUEVO | 2026-10-22 |  | -2.1
27914 - ALBURA PPTO C | 175 | Tremie | Concreto | Pilote # 56 - Torre 3 | 2026-05-29 | 2026-06-05 | 2026-06-17 | 7 | 31 | 29.8 | 96.1 | TREMIE | 34 | TREMIE-34-7 | 2026-10-22 | NUEVO | 2026-10-22 |  | -1.2
27914 - ALBURA PPTO C | 175 | Tremie | Concreto | Pilote # 56 - Torre 3 | 2026-05-29 | 2026-06-05 | 2026-06-17 | 7 | 31 | 28.1 | 90.6 | TREMIE | 34 | TREMIE-34-7 | 2026-10-22 | NUEVO | 2026-10-22 |  | -2.9
27914 - ALBURA PPTO C | 176 | T2102000000 | Concreto | Pilotes #19-24 plataforma | 2026-05-29 | 2026-06-26 | 2026-06-26 | 28 | 21 | 31.6 | 150.5 | TREMIE | 21 | TREMIE-21-28 | 2026-10-22 | NUEVO | 2026-10-22 | 21 | 10.6
27914 - ALBURA PPTO C | 176 | T2102000000 | Concreto | Pilotes #19-24 plataforma | 2026-05-29 | 2026-06-26 | 2026-06-26 | 28 | 21 | 33.2 | 158.1 | TREMIE | 21 | TREMIE-21-28 | 2026-10-22 | NUEVO | 2026-10-22 | 21 | 12.2
27914 - ALBURA PPTO C | 176 | T2102000000 | Concreto | Pilotes #19-24 plataforma | 2026-05-29 | 2026-06-26 | 2026-06-26 | 28 | 21 | 32.3 | 153.8 | TREMIE | 21 | TREMIE-21-28 | 2026-10-22 | NUEVO | 2026-10-22 | 21 | 11.3
27914 - ALBURA PPTO C | 176 | Tremie | Concreto | Pilote plataforma # 19 - 24 | 2026-05-29 | 2026-06-12 | 2026-06-19 | 14 | 21 | 27.1 | 129 | TREMIE | 21 | TREMIE-21-14 | 2026-10-22 | NUEVO | 2026-10-22 | 14.84 | 6.1
27914 - ALBURA PPTO C | 176 | Tremie | Concreto | Pilote plataforma # 19 - 24 | 2026-05-29 | 2026-06-12 | 2026-06-19 | 14 | 21 | 27 | 128.6 | TREMIE | 21 | TREMIE-21-14 | 2026-10-22 | NUEVO | 2026-10-22 | 14.84 | 6
27914 - ALBURA PPTO C | 176 | Tremie | Concreto | Pilote plataforma # 19 - 24 | 2026-05-29 | 2026-06-12 | 2026-06-19 | 14 | 21 | 27.4 | 130.5 | TREMIE | 21 | TREMIE-21-14 | 2026-10-22 | NUEVO | 2026-10-22 | 14.84 | 6.4
27914 - ALBURA PPTO C | 176 | Tremie | Concreto | Pilote plataforma # 19 - 24 | 2026-05-29 | 2026-06-05 | 2026-06-17 | 7 | 21 | 18.4 | 87.6 | TREMIE | 21 | TREMIE-21-7 | 2026-10-22 | NUEVO | 2026-10-22 | 11.76 | -2.6
27914 - ALBURA PPTO C | 176 | Tremie | Concreto | Pilote plataforma # 19 - 24 | 2026-05-29 | 2026-06-05 | 2026-06-17 | 7 | 21 | 18.5 | 88.1 | TREMIE | 21 | TREMIE-21-7 | 2026-10-22 | NUEVO | 2026-10-22 | 11.76 | -2.5
27914 - ALBURA PPTO C | 176 | Tremie | Concreto | Pilote plataforma # 19 - 24 | 2026-05-29 | 2026-06-05 | 2026-06-17 | 7 | 21 | 17.9 | 85.2 | TREMIE | 21 | TREMIE-21-7 | 2026-10-22 | NUEVO | 2026-10-22 | 11.76 | -3.1
27914 - ALBURA PPTO C | 177 | Tremie | Concreto | Pilote plataforma # 19 # 24 | 2026-05-29 | 2026-06-12 | 2026-06-19 | 14 | 21 | 26.8 | 127.6 | TREMIE | 21 | TREMIE-21-14 | 2026-10-22 | NUEVO | 2026-10-22 | 14.84 | 5.8
27914 - ALBURA PPTO C | 177 | Tremie | Concreto | Pilote plataforma # 19 # 24 | 2026-05-29 | 2026-06-12 | 2026-06-19 | 14 | 21 | 27.2 | 129.5 | TREMIE | 21 | TREMIE-21-14 | 2026-10-22 | NUEVO | 2026-10-22 | 14.84 | 6.2
27914 - ALBURA PPTO C | 177 | Tremie | Concreto | Pilote plataforma # 19 # 24 | 2026-05-29 | 2026-06-12 | 2026-06-19 | 14 | 21 | 26.8 | 127.6 | TREMIE | 21 | TREMIE-21-14 | 2026-10-22 | NUEVO | 2026-10-22 | 14.84 | 5.8
27914 - ALBURA PPTO C | 177 | Tremie | Concreto | Pilote plataforma # 19 # 24 | 2026-05-29 | 2026-06-05 | 2026-06-17 | 7 | 21 | 20.8 | 99 | TREMIE | 21 | TREMIE-21-7 | 2026-10-22 | NUEVO | 2026-10-22 | 11.76 | -0.2
27914 - ALBURA PPTO C | 177 | Tremie | Concreto | Pilote plataforma # 19 # 24 | 2026-05-29 | 2026-06-05 | 2026-06-17 | 7 | 21 | 21.2 | 101 | TREMIE | 21 | TREMIE-21-7 | 2026-10-22 | NUEVO | 2026-10-22 | 11.76 | 0.2
27914 - ALBURA PPTO C | 177 | Tremie | Concreto | Pilote plataforma # 19 # 24 | 2026-05-29 | 2026-06-05 | 2026-06-17 | 7 | 21 | 21.1 | 100.5 | TREMIE | 21 | TREMIE-21-7 | 2026-10-22 | NUEVO | 2026-10-22 | 11.76 | 0.1
27914 - ALBURA PPTO C | 178 | T2102000000 | Concreto | Pilote #83 plataforma | 2026-05-30 | 2026-06-27 | 2026-06-30 | 28 | 21 | 33.5 | 159.5 | TREMIE | 21 | TREMIE-21-28 | 2026-10-22 | NUEVO | 2026-10-22 | 21 | 12.5
27914 - ALBURA PPTO C | 178 | T2102000000 | Concreto | Pilote #83 plataforma | 2026-05-30 | 2026-06-27 | 2026-06-30 | 28 | 21 | 32.6 | 155.2 | TREMIE | 21 | TREMIE-21-28 | 2026-10-22 | NUEVO | 2026-10-22 | 21 | 11.6
27914 - ALBURA PPTO C | 178 | T2102000000 | Concreto | Pilote #83 plataforma | 2026-05-30 | 2026-06-27 | 2026-06-30 | 28 | 21 | 33 | 157.1 | TREMIE | 21 | TREMIE-21-28 | 2026-10-22 | NUEVO | 2026-10-22 | 21 | 12
27914 - ALBURA PPTO C | 178 | Tremie | Concreto | Pilote plataforma # 83 | 2026-05-30 | 2026-06-13 | 2026-06-19 | 14 | 21 | 27.6 | 131.4 | TREMIE | 21 | TREMIE-21-14 | 2026-10-22 | NUEVO | 2026-10-22 | 14.84 | 6.6
27914 - ALBURA PPTO C | 178 | Tremie | Concreto | Pilote plataforma # 83 | 2026-05-30 | 2026-06-13 | 2026-06-19 | 14 | 21 | 27.8 | 132.4 | TREMIE | 21 | TREMIE-21-14 | 2026-10-22 | NUEVO | 2026-10-22 | 14.84 | 6.8
27914 - ALBURA PPTO C | 178 | Tremie | Concreto | Pilote plataforma # 83 | 2026-05-30 | 2026-06-13 | 2026-06-19 | 14 | 21 | 27.8 | 132.4 | TREMIE | 21 | TREMIE-21-14 | 2026-10-22 | NUEVO | 2026-10-22 | 14.84 | 6.8
27914 - ALBURA PPTO C | 178 | Tremie | Concreto | Pilote plataforma # 83 | 2026-05-30 | 2026-06-06 | 2026-06-12 | 7 | 21 | 25.2 | 120 | TREMIE | 21 | TREMIE-21-7 | 2026-10-22 | NUEVO | 2026-10-22 | 11.76 | 4.2
27914 - ALBURA PPTO C | 178 | Tremie | Concreto | Pilote plataforma # 83 | 2026-05-30 | 2026-06-06 | 2026-06-12 | 7 | 21 | 25.1 | 119.5 | TREMIE | 21 | TREMIE-21-7 | 2026-10-22 | NUEVO | 2026-10-22 | 11.76 | 4.1
27914 - ALBURA PPTO C | 178 | Tremie | Concreto | Pilote plataforma # 83 | 2026-05-30 | 2026-06-06 | 2026-06-12 | 7 | 21 | 25.7 | 122.4 | TREMIE | 21 | TREMIE-21-7 | 2026-10-22 | NUEVO | 2026-10-22 | 11.76 | 4.7
27914 - ALBURA PPTO C | 179 | T3102000000 | Concreto | Pilote #4 T3 | 2026-05-30 | 2026-06-27 | 2026-06-30 | 28 | 31.5 | 42.4 | 134.6 | TREMIE | 34 | TREMIE-34-28 | 2026-10-22 | NUEVO | 2026-10-22 |  | 10.9
27914 - ALBURA PPTO C | 179 | T3102000000 | Concreto | Pilote #4 T3 | 2026-05-30 | 2026-06-27 | 2026-06-30 | 28 | 31.5 | 43 | 136.5 | TREMIE | 34 | TREMIE-34-28 | 2026-10-22 | NUEVO | 2026-10-22 |  | 11.5
27914 - ALBURA PPTO C | 179 | T3102000000 | Concreto | Pilote #4 T3 | 2026-05-30 | 2026-06-27 | 2026-06-30 | 28 | 31.5 | 41.9 | 133 | TREMIE | 34 | TREMIE-34-28 | 2026-10-22 | NUEVO | 2026-10-22 |  | 10.4
27914 - ALBURA PPTO C | 179 | Tremie | Concreto | Pilote # 04 - Torre 3 | 2026-05-30 | 2026-06-13 | 2026-06-19 | 14 | 31 | 35.1 | 113.2 | TREMIE | 34 | TREMIE-34-14 | 2026-10-22 | NUEVO | 2026-10-22 |  | 4.1
27914 - ALBURA PPTO C | 179 | Tremie | Concreto | Pilote # 04 - Torre 3 | 2026-05-30 | 2026-06-13 | 2026-06-19 | 14 | 31 | 35.5 | 114.5 | TREMIE | 34 | TREMIE-34-14 | 2026-10-22 | NUEVO | 2026-10-22 |  | 4.5
27914 - ALBURA PPTO C | 179 | Tremie | Concreto | Pilote # 04 - Torre 3 | 2026-05-30 | 2026-06-13 | 2026-06-19 | 14 | 31 | 34.3 | 110.6 | TREMIE | 34 | TREMIE-34-14 | 2026-10-22 | NUEVO | 2026-10-22 |  | 3.3
27914 - ALBURA PPTO C | 179 | Tremie | Concreto | Pilote # 04 - Torre 3 | 2026-05-30 | 2026-06-06 | 2026-06-12 | 7 | 31 | 31 | 100 | TREMIE | 34 | TREMIE-34-7 | 2026-10-22 | NUEVO | 2026-10-22 |  | 0
27914 - ALBURA PPTO C | 179 | Tremie | Concreto | Pilote # 04 - Torre 3 | 2026-05-30 | 2026-06-06 | 2026-06-12 | 7 | 31 | 30.7 | 99 | TREMIE | 34 | TREMIE-34-7 | 2026-10-22 | NUEVO | 2026-10-22 |  | -0.3
27914 - ALBURA PPTO C | 179 | Tremie | Concreto | Pilote # 04 - Torre 3 | 2026-05-30 | 2026-06-06 | 2026-06-12 | 7 | 31 | 31.8 | 102.6 | TREMIE | 34 | TREMIE-34-7 | 2026-10-22 | NUEVO | 2026-10-22 |  | 0.8
27914 - ALBURA PPTO C | 18 | No especificado | Concreto | Pilote #3 torre 4 | 2026-03-05 | 2026-04-02 | 2026-04-06 | 28 | 31 | 36.1 | 116.5 | TREMIE | 34 | TREMIE-34-28 | 2026-10-22 | NUEVO | 2026-10-22 |  | 5.1
27914 - ALBURA PPTO C | 18 | No especificado | Concreto | Pilote #3 torre 4 | 2026-03-05 | 2026-04-02 | 2026-04-06 | 28 | 31 | 36.2 | 116.8 | TREMIE | 34 | TREMIE-34-28 | 2026-10-22 | NUEVO | 2026-10-22 |  | 5.2
27914 - ALBURA PPTO C | 18 | No especificado | Concreto | Pilote #3 torre 4 | 2026-03-05 | 2026-04-02 | 2026-04-06 | 28 | 31 | 35.3 | 113.9 | TREMIE | 34 | TREMIE-34-28 | 2026-10-22 | NUEVO | 2026-10-22 |  | 4.3
27914 - ALBURA PPTO C | 18 | No especificado | Concreto | Pilote # 3 - Torre 4 | 2026-03-05 | 2026-03-19 | 2026-03-24 | 14 | 31 | 30.2 | 97.4 | TREMIE | 34 | TREMIE-34-14 | 2026-10-22 | NUEVO | 2026-10-22 |  | -0.8
27914 - ALBURA PPTO C | 18 | No especificado | Concreto | Pilote # 3 - Torre 4 | 2026-03-05 | 2026-03-19 | 2026-03-24 | 14 | 31 | 29.1 | 93.9 | TREMIE | 34 | TREMIE-34-14 | 2026-10-22 | NUEVO | 2026-10-22 |  | -1.9
27914 - ALBURA PPTO C | 18 | No especificado | Concreto | Pilote # 3 - Torre 4 | 2026-03-05 | 2026-03-19 | 2026-03-24 | 14 | 31 | 28.8 | 92.9 | TREMIE | 34 | TREMIE-34-14 | 2026-10-22 | NUEVO | 2026-10-22 |  | -2.2
27914 - ALBURA PPTO C | 18 | No especificado | Concreto | Pilote # 3 - Torre 4 | 2026-03-05 | 2026-03-12 | 2026-03-20 | 7 | 31 | 24.7 | 79.7 | TREMIE | 34 | TREMIE-34-7 | 2026-10-22 | NUEVO | 2026-10-22 |  | -6.3
27914 - ALBURA PPTO C | 18 | No especificado | Concreto | Pilote # 3 - Torre 4 | 2026-03-05 | 2026-03-12 | 2026-03-20 | 7 | 31 | 24.3 | 78.4 | TREMIE | 34 | TREMIE-34-7 | 2026-10-22 | NUEVO | 2026-10-22 |  | -6.7
27914 - ALBURA PPTO C | 18 | No especificado | Concreto | Pilote # 3 - Torre 4 | 2026-03-05 | 2026-03-12 | 2026-03-20 | 7 | 31 | 23.7 | 76.5 | TREMIE | 34 | TREMIE-34-7 | 2026-10-22 | NUEVO | 2026-10-22 |  | -7.3
27914 - ALBURA PPTO C | 180 | T3102000000 | Concreto | Pilote #35 T3 | 2026-06-01 | 2026-06-29 | 2026-06-30 | 28 | 31.5 | 46.3 | 147 | TREMIE | 34 | TREMIE-34-28 | 2026-10-22 | NUEVO | 2026-10-22 |  | 14.8
27914 - ALBURA PPTO C | 180 | T3102000000 | Concreto | Pilote #35 T3 | 2026-06-01 | 2026-06-29 | 2026-06-30 | 28 | 31.5 | 46.8 | 148.6 | TREMIE | 34 | TREMIE-34-28 | 2026-10-22 | NUEVO | 2026-10-22 |  | 15.3
27914 - ALBURA PPTO C | 180 | T3102000000 | Concreto | Pilote #35 T3 | 2026-06-01 | 2026-06-29 | 2026-06-30 | 28 | 31.5 | 46.1 | 146.3 | TREMIE | 34 | TREMIE-34-28 | 2026-10-22 | NUEVO | 2026-10-22 |  | 14.6
27914 - ALBURA PPTO C | 180 | No especificado | Concreto | Pilote # 35 - Torre 3 | 2026-06-01 | 2026-06-15 | 2026-06-19 | 14 | 31 | 34.6 | 111.6 | TREMIE | 34 | TREMIE-34-14 | 2026-10-22 | NUEVO | 2026-10-22 |  | 3.6
27914 - ALBURA PPTO C | 180 | No especificado | Concreto | Pilote # 35 - Torre 3 | 2026-06-01 | 2026-06-15 | 2026-06-19 | 14 | 31 | 35.9 | 115.8 | TREMIE | 34 | TREMIE-34-14 | 2026-10-22 | NUEVO | 2026-10-22 |  | 4.9
27914 - ALBURA PPTO C | 180 | No especificado | Concreto | Pilote # 35 - Torre 3 | 2026-06-01 | 2026-06-15 | 2026-06-19 | 14 | 31 | 35.7 | 115.2 | TREMIE | 34 | TREMIE-34-14 | 2026-10-22 | NUEVO | 2026-10-22 |  | 4.7
27914 - ALBURA PPTO C | 180 | No especificado | Concreto | Pilote # 35 - Torre 3 | 2026-06-01 | 2026-06-08 | 2026-06-12 | 7 | 31 | 32.9 | 106.1 | TREMIE | 34 | TREMIE-34-7 | 2026-10-22 | NUEVO | 2026-10-22 |  | 1.9
27914 - ALBURA PPTO C | 180 | No especificado | Concreto | Pilote # 35 - Torre 3 | 2026-06-01 | 2026-06-08 | 2026-06-12 | 7 | 31 | 33.5 | 108.1 | TREMIE | 34 | TREMIE-34-7 | 2026-10-22 | NUEVO | 2026-10-22 |  | 2.5
27914 - ALBURA PPTO C | 180 | No especificado | Concreto | Pilote # 35 - Torre 3 | 2026-06-01 | 2026-06-08 | 2026-06-12 | 7 | 31 | 33.3 | 107.4 | TREMIE | 34 | TREMIE-34-7 | 2026-10-22 | NUEVO | 2026-10-22 |  | 2.3
27914 - ALBURA PPTO C | 181 | T-210200000 | Concreto | Pilote plataforma #21 y #25 | 2026-06-01 | 2026-06-29 | 2026-06-30 | 28 | 21 | 28.1 | 133.8 | TREMIE | 21 | TREMIE-21-28 | 2026-10-22 | NUEVO | 2026-10-22 | 21 | 7.1
27914 - ALBURA PPTO C | 181 | T-210200000 | Concreto | Pilote plataforma #21 y #25 | 2026-06-01 | 2026-06-29 | 2026-06-30 | 28 | 21 | 29.1 | 138.6 | TREMIE | 21 | TREMIE-21-28 | 2026-10-22 | NUEVO | 2026-10-22 | 21 | 8.1
27914 - ALBURA PPTO C | 181 | T-210200000 | Concreto | Pilote plataforma #21 y #25 | 2026-06-01 | 2026-06-29 | 2026-06-30 | 28 | 21 | 28.6 | 136.2 | TREMIE | 21 | TREMIE-21-28 | 2026-10-22 | NUEVO | 2026-10-22 | 21 | 7.6
27914 - ALBURA PPTO C | 181 | No especificado | Concreto | Pilote plataforma # 21 # 25 | 2026-06-01 | 2026-06-15 | 2026-06-19 | 14 | 21 | 23.6 | 112.4 | TREMIE | 21 | TREMIE-21-14 | 2026-10-22 | NUEVO | 2026-10-22 | 14.84 | 2.6
27914 - ALBURA PPTO C | 181 | No especificado | Concreto | Pilote plataforma # 21 # 25 | 2026-06-01 | 2026-06-15 | 2026-06-19 | 14 | 21 | 24.9 | 118.6 | TREMIE | 21 | TREMIE-21-14 | 2026-10-22 | NUEVO | 2026-10-22 | 14.84 | 3.9
27914 - ALBURA PPTO C | 181 | No especificado | Concreto | Pilote plataforma # 21 # 25 | 2026-06-01 | 2026-06-15 | 2026-06-19 | 14 | 21 | 24.4 | 116.2 | TREMIE | 21 | TREMIE-21-14 | 2026-10-22 | NUEVO | 2026-10-22 | 14.84 | 3.4
27914 - ALBURA PPTO C | 181 | No especificado | Concreto | Pilote plataforma # 21 # 25 | 2026-06-01 | 2026-06-08 | 2026-06-12 | 7 | 21 | 22.8 | 108.6 | TREMIE | 21 | TREMIE-21-7 | 2026-10-22 | NUEVO | 2026-10-22 | 11.76 | 1.8
27914 - ALBURA PPTO C | 181 | No especificado | Concreto | Pilote plataforma # 21 # 25 | 2026-06-01 | 2026-06-08 | 2026-06-12 | 7 | 21 | 22.4 | 106.7 | TREMIE | 21 | TREMIE-21-7 | 2026-10-22 | NUEVO | 2026-10-22 | 11.76 | 1.4
27914 - ALBURA PPTO C | 181 | No especificado | Concreto | Pilote plataforma # 21 # 25 | 2026-06-01 | 2026-06-08 | 2026-06-12 | 7 | 21 | 22.8 | 108.6 | TREMIE | 21 | TREMIE-21-7 | 2026-10-22 | NUEVO | 2026-10-22 | 11.76 | 1.8
27914 - ALBURA PPTO C | 182 | T-210200000 | Concreto | Pilotes plataforma #83 #68 #45 | 2026-06-02 | 2026-06-30 | 2026-06-30 | 28 | 21 | 32.1 | 152.9 | TREMIE | 21 | TREMIE-21-28 | 2026-10-22 | NUEVO | 2026-10-22 | 21 | 11.1
27914 - ALBURA PPTO C | 182 | T-210200000 | Concreto | Pilotes plataforma #83 #68 #45 | 2026-06-02 | 2026-06-30 | 2026-06-30 | 28 | 21 | 32.5 | 154.8 | TREMIE | 21 | TREMIE-21-28 | 2026-10-22 | NUEVO | 2026-10-22 | 21 | 11.5
27914 - ALBURA PPTO C | 182 | T-210200000 | Concreto | Pilotes plataforma #83 #68 #45 | 2026-06-02 | 2026-06-30 | 2026-06-30 | 28 | 21 | 32.8 | 156.2 | TREMIE | 21 | TREMIE-21-28 | 2026-10-22 | NUEVO | 2026-10-22 | 21 | 11.8
27914 - ALBURA PPTO C | 182 | No especificado | Concreto | Pilote plataforma # 83 # 68 # 45 | 2026-06-02 | 2026-06-16 | 2026-06-19 | 14 | 21 | 28.3 | 134.8 | TREMIE | 21 | TREMIE-21-14 | 2026-10-22 | NUEVO | 2026-10-22 | 14.84 | 7.3
27914 - ALBURA PPTO C | 182 | No especificado | Concreto | Pilote plataforma # 83 # 68 # 45 | 2026-06-02 | 2026-06-16 | 2026-06-19 | 14 | 21 | 27.6 | 131.4 | TREMIE | 21 | TREMIE-21-14 | 2026-10-22 | NUEVO | 2026-10-22 | 14.84 | 6.6
27914 - ALBURA PPTO C | 182 | No especificado | Concreto | Pilote plataforma # 83 # 68 # 45 | 2026-06-02 | 2026-06-16 | 2026-06-19 | 14 | 21 | 27.7 | 131.9 | TREMIE | 21 | TREMIE-21-14 | 2026-10-22 | NUEVO | 2026-10-22 | 14.84 | 6.7
27914 - ALBURA PPTO C | 182 | No especificado | Concreto | Pilote plataforma # 83 # 68 # 45 | 2026-06-02 | 2026-06-09 | 2026-06-12 | 7 | 21 | 23.7 | 112.9 | TREMIE | 21 | TREMIE-21-7 | 2026-10-22 | NUEVO | 2026-10-22 | 11.76 | 2.7
27914 - ALBURA PPTO C | 182 | No especificado | Concreto | Pilote plataforma # 83 # 68 # 45 | 2026-06-02 | 2026-06-09 | 2026-06-12 | 7 | 21 | 23.3 | 111 | TREMIE | 21 | TREMIE-21-7 | 2026-10-22 | NUEVO | 2026-10-22 | 11.76 | 2.3
27914 - ALBURA PPTO C | 182 | No especificado | Concreto | Pilote plataforma # 83 # 68 # 45 | 2026-06-02 | 2026-06-09 | 2026-06-12 | 7 | 21 | 23.9 | 113.8 | TREMIE | 21 | TREMIE-21-7 | 2026-10-22 | NUEVO | 2026-10-22 | 11.76 | 2.9
27914 - ALBURA PPTO C | 183 | T310200000 | Concreto | Pilote torre 3 #22 | 2026-06-02 | 2026-06-30 | 2026-06-30 | 28 | 31.5 | 41.3 | 131.1 | TREMIE | 34 | TREMIE-34-28 | 2026-10-22 | NUEVO | 2026-10-22 |  | 9.8
27914 - ALBURA PPTO C | 183 | T310200000 | Concreto | Pilote torre 3 #22 | 2026-06-02 | 2026-06-30 | 2026-06-30 | 28 | 31.5 | 41.4 | 131.4 | TREMIE | 34 | TREMIE-34-28 | 2026-10-22 | NUEVO | 2026-10-22 |  | 9.9
27914 - ALBURA PPTO C | 183 | T310200000 | Concreto | Pilote torre 3 #22 | 2026-06-02 | 2026-06-30 | 2026-06-30 | 28 | 31.5 | 41.5 | 131.7 | TREMIE | 34 | TREMIE-34-28 | 2026-10-22 | NUEVO | 2026-10-22 |  | 10
27914 - ALBURA PPTO C | 183 | No especificado | Concreto | Pilote # 27 - Torre 3 | 2026-06-02 | 2026-06-16 | 2026-06-19 | 14 | 31 | 36.1 | 116.5 | TREMIE | 34 | TREMIE-34-14 | 2026-10-22 | NUEVO | 2026-10-22 |  | 5.1
27914 - ALBURA PPTO C | 183 | No especificado | Concreto | Pilote # 27 - Torre 3 | 2026-06-02 | 2026-06-16 | 2026-06-19 | 14 | 31 | 35.5 | 114.5 | TREMIE | 34 | TREMIE-34-14 | 2026-10-22 | NUEVO | 2026-10-22 |  | 4.5
27914 - ALBURA PPTO C | 183 | No especificado | Concreto | Pilote # 27 - Torre 3 | 2026-06-02 | 2026-06-16 | 2026-06-19 | 14 | 31 | 35.2 | 113.5 | TREMIE | 34 | TREMIE-34-14 | 2026-10-22 | NUEVO | 2026-10-22 |  | 4.2
27914 - ALBURA PPTO C | 183 | No especificado | Concreto | Pilote # 27 - Torre 3 | 2026-06-02 | 2026-06-09 | 2026-06-12 | 7 | 31 | 32.8 | 105.8 | TREMIE | 34 | TREMIE-34-7 | 2026-10-22 | NUEVO | 2026-10-22 |  | 1.8
27914 - ALBURA PPTO C | 183 | No especificado | Concreto | Pilote # 27 - Torre 3 | 2026-06-02 | 2026-06-09 | 2026-06-12 | 7 | 31 | 32.5 | 104.8 | TREMIE | 34 | TREMIE-34-7 | 2026-10-22 | NUEVO | 2026-10-22 |  | 1.5
27914 - ALBURA PPTO C | 183 | No especificado | Concreto | Pilote # 27 - Torre 3 | 2026-06-02 | 2026-06-09 | 2026-06-12 | 7 | 31 | 33 | 106.5 | TREMIE | 34 | TREMIE-34-7 | 2026-10-22 | NUEVO | 2026-10-22 |  | 2
27914 - ALBURA PPTO C | 184 | T310200000 | Concreto | Pilote torre 3 #49 | 2026-06-02 | 2026-06-30 | 2026-06-30 | 28 | 31.5 | 42.2 | 134 | TREMIE | 34 | TREMIE-34-28 | 2026-10-22 | NUEVO | 2026-10-22 |  | 10.7
27914 - ALBURA PPTO C | 184 | T310200000 | Concreto | Pilote torre 3 #49 | 2026-06-02 | 2026-06-30 | 2026-06-30 | 28 | 31.5 | 43.3 | 137.5 | TREMIE | 34 | TREMIE-34-28 | 2026-10-22 | NUEVO | 2026-10-22 |  | 11.8
27914 - ALBURA PPTO C | 184 | T310200000 | Concreto | Pilote torre 3 #49 | 2026-06-02 | 2026-06-30 | 2026-06-30 | 28 | 31.5 | 42.8 | 135.9 | TREMIE | 34 | TREMIE-34-28 | 2026-10-22 | NUEVO | 2026-10-22 |  | 11.3
27914 - ALBURA PPTO C | 184 | No especificado | Concreto | Pilote # 49 - Torre 3 | 2026-06-02 | 2026-06-16 | 2026-06-19 | 14 | 31 | 36.4 | 117.4 | TREMIE | 34 | TREMIE-34-14 | 2026-10-22 | NUEVO | 2026-10-22 |  | 5.4
27914 - ALBURA PPTO C | 184 | No especificado | Concreto | Pilote # 49 - Torre 3 | 2026-06-02 | 2026-06-16 | 2026-06-19 | 14 | 31 | 36.1 | 116.5 | TREMIE | 34 | TREMIE-34-14 | 2026-10-22 | NUEVO | 2026-10-22 |  | 5.1
27914 - ALBURA PPTO C | 184 | No especificado | Concreto | Pilote # 49 - Torre 3 | 2026-06-02 | 2026-06-16 | 2026-06-19 | 14 | 31 | 35.9 | 115.8 | TREMIE | 34 | TREMIE-34-14 | 2026-10-22 | NUEVO | 2026-10-22 |  | 4.9
27914 - ALBURA PPTO C | 184 | No especificado | Concreto | Pilote # 49 - Torre 3 | 2026-06-02 | 2026-06-09 | 2026-06-12 | 7 | 31 | 32.2 | 103.9 | TREMIE | 34 | TREMIE-34-7 | 2026-10-22 | NUEVO | 2026-10-22 |  | 1.2
27914 - ALBURA PPTO C | 184 | No especificado | Concreto | Pilote # 49 - Torre 3 | 2026-06-02 | 2026-06-09 | 2026-06-12 | 7 | 31 | 31.2 | 100.6 | TREMIE | 34 | TREMIE-34-7 | 2026-10-22 | NUEVO | 2026-10-22 |  | 0.2
27914 - ALBURA PPTO C | 184 | No especificado | Concreto | Pilote # 49 - Torre 3 | 2026-06-02 | 2026-06-09 | 2026-06-12 | 7 | 31 | 30.6 | 98.7 | TREMIE | 34 | TREMIE-34-7 | 2026-10-22 | NUEVO | 2026-10-22 |  | -0.4
27914 - ALBURA PPTO C | 185 | T210200000 | Concreto | Pilotes plataforma #7 y #81 | 2026-06-03 | 2026-07-01 | 2026-07-07 | 28 | 21 | 33.1 | 157.6 | TREMIE | 21 | TREMIE-21-28 | 2026-10-22 | NUEVO | 2026-10-22 | 21 | 12.1
27914 - ALBURA PPTO C | 185 | T210200000 | Concreto | Pilotes plataforma #7 y #81 | 2026-06-03 | 2026-07-01 | 2026-07-07 | 28 | 21 | 33.6 | 160 | TREMIE | 21 | TREMIE-21-28 | 2026-10-22 | NUEVO | 2026-10-22 | 21 | 12.6
27914 - ALBURA PPTO C | 185 | T210200000 | Concreto | Pilotes plataforma #7 y #81 | 2026-06-03 | 2026-07-01 | 2026-07-07 | 28 | 21 | 32.7 | 155.7 | TREMIE | 21 | TREMIE-21-28 | 2026-10-22 | NUEVO | 2026-10-22 | 21 | 11.7
27914 - ALBURA PPTO C | 185 | No especificado | Concreto | Pilote plataforma # 7 # 8 | 2026-06-03 | 2026-06-17 | 2026-06-20 | 14 | 21 | 29.1 | 138.6 | TREMIE | 21 | TREMIE-21-14 | 2026-10-22 | NUEVO | 2026-10-22 | 14.84 | 8.1
27914 - ALBURA PPTO C | 185 | No especificado | Concreto | Pilote plataforma # 7 # 8 | 2026-06-03 | 2026-06-17 | 2026-06-20 | 14 | 21 | 28.4 | 135.2 | TREMIE | 21 | TREMIE-21-14 | 2026-10-22 | NUEVO | 2026-10-22 | 14.84 | 7.4
27914 - ALBURA PPTO C | 185 | No especificado | Concreto | Pilote plataforma # 7 # 8 | 2026-06-03 | 2026-06-17 | 2026-06-20 | 14 | 21 | 29.1 | 138.6 | TREMIE | 21 | TREMIE-21-14 | 2026-10-22 | NUEVO | 2026-10-22 | 14.84 | 8.1
27914 - ALBURA PPTO C | 185 | No especificado | Concreto | Pilote plataforma # 7 # 8 | 2026-06-03 | 2026-06-10 | 2026-06-16 | 7 | 21 | 25 | 119 | TREMIE | 21 | TREMIE-21-7 | 2026-10-22 | NUEVO | 2026-10-22 | 11.76 | 4
27914 - ALBURA PPTO C | 185 | No especificado | Concreto | Pilote plataforma # 7 # 8 | 2026-06-03 | 2026-06-10 | 2026-06-16 | 7 | 21 | 25.8 | 122.9 | TREMIE | 21 | TREMIE-21-7 | 2026-10-22 | NUEVO | 2026-10-22 | 11.76 | 4.8
27914 - ALBURA PPTO C | 185 | No especificado | Concreto | Pilote plataforma # 7 # 8 | 2026-06-03 | 2026-06-10 | 2026-06-16 | 7 | 21 | 27.1 | 129 | TREMIE | 21 | TREMIE-21-7 | 2026-10-22 | NUEVO | 2026-10-22 | 11.76 | 6.1
27914 - ALBURA PPTO C | 186 | T310200000 | Concreto | Pilote torre 3 #64 | 2026-06-03 | 2026-07-01 | 2026-07-07 | 28 | 31.5 | 45.6 | 144.8 | TREMIE | 34 | TREMIE-34-28 | 2026-10-22 | NUEVO | 2026-10-22 |  | 14.1
27914 - ALBURA PPTO C | 186 | T310200000 | Concreto | Pilote torre 3 #64 | 2026-06-03 | 2026-07-01 | 2026-07-07 | 28 | 31.5 | 44.4 | 141 | TREMIE | 34 | TREMIE-34-28 | 2026-10-22 | NUEVO | 2026-10-22 |  | 12.9
27914 - ALBURA PPTO C | 186 | T310200000 | Concreto | Pilote torre 3 #64 | 2026-06-03 | 2026-07-01 | 2026-07-07 | 28 | 31.5 | 45 | 142.9 | TREMIE | 34 | TREMIE-34-28 | 2026-10-22 | NUEVO | 2026-10-22 |  | 13.5
27914 - ALBURA PPTO C | 186 | No especificado | Concreto | Pilote # 64 - Torre 3 | 2026-06-03 | 2026-06-17 | 2026-06-20 | 14 | 31 | 40 | 129 | TREMIE | 34 | TREMIE-34-14 | 2026-10-22 | NUEVO | 2026-10-22 |  | 9
27914 - ALBURA PPTO C | 186 | No especificado | Concreto | Pilote # 64 - Torre 3 | 2026-06-03 | 2026-06-17 | 2026-06-20 | 14 | 31 | 40.5 | 130.6 | TREMIE | 34 | TREMIE-34-14 | 2026-10-22 | NUEVO | 2026-10-22 |  | 9.5
27914 - ALBURA PPTO C | 186 | No especificado | Concreto | Pilote # 64 - Torre 3 | 2026-06-03 | 2026-06-17 | 2026-06-20 | 14 | 31 | 40.3 | 130 | TREMIE | 34 | TREMIE-34-14 | 2026-10-22 | NUEVO | 2026-10-22 |  | 9.3
27914 - ALBURA PPTO C | 186 | No especificado | Concreto | Pilote # 64 - Torre 3 | 2026-06-03 | 2026-06-10 | 2026-06-16 | 7 | 31 | 37 | 119.4 | TREMIE | 34 | TREMIE-34-7 | 2026-10-22 | NUEVO | 2026-10-22 |  | 6
27914 - ALBURA PPTO C | 186 | No especificado | Concreto | Pilote # 64 - Torre 3 | 2026-06-03 | 2026-06-10 | 2026-06-16 | 7 | 31 | 38.5 | 124.2 | TREMIE | 34 | TREMIE-34-7 | 2026-10-22 | NUEVO | 2026-10-22 |  | 7.5
27914 - ALBURA PPTO C | 186 | No especificado | Concreto | Pilote # 64 - Torre 3 | 2026-06-03 | 2026-06-10 | 2026-06-16 | 7 | 31 | 38.3 | 123.5 | TREMIE | 34 | TREMIE-34-7 | 2026-10-22 | NUEVO | 2026-10-22 |  | 7.3
27914 - ALBURA PPTO C | 187 | T310200000 | Concreto | Pilote torre 3 #16 | 2026-06-03 | 2026-07-01 | 2026-07-07 | 28 | 31.5 | 45.9 | 145.7 | TREMIE | 34 | TREMIE-34-28 | 2026-10-22 | NUEVO | 2026-10-22 |  | 14.4
27914 - ALBURA PPTO C | 187 | T310200000 | Concreto | Pilote torre 3 #16 | 2026-06-03 | 2026-07-01 | 2026-07-07 | 28 | 31.5 | 46.6 | 147.9 | TREMIE | 34 | TREMIE-34-28 | 2026-10-22 | NUEVO | 2026-10-22 |  | 15.1
27914 - ALBURA PPTO C | 187 | T310200000 | Concreto | Pilote torre 3 #16 | 2026-06-03 | 2026-07-01 | 2026-07-07 | 28 | 31.5 | 45.4 | 144.1 | TREMIE | 34 | TREMIE-34-28 | 2026-10-22 | NUEVO | 2026-10-22 |  | 13.9
27914 - ALBURA PPTO C | 187 | No especificado | Concreto | Pilote # 16 - Torre 3 | 2026-06-03 | 2026-06-17 | 2026-06-20 | 14 | 31 | 41.4 | 133.5 | TREMIE | 34 | TREMIE-34-14 | 2026-10-22 | NUEVO | 2026-10-22 |  | 10.4
27914 - ALBURA PPTO C | 187 | No especificado | Concreto | Pilote # 16 - Torre 3 | 2026-06-03 | 2026-06-17 | 2026-06-20 | 14 | 31 | 40.4 | 130.3 | TREMIE | 34 | TREMIE-34-14 | 2026-10-22 | NUEVO | 2026-10-22 |  | 9.4
27914 - ALBURA PPTO C | 187 | No especificado | Concreto | Pilote # 16 - Torre 3 | 2026-06-03 | 2026-06-17 | 2026-06-20 | 14 | 31 | 40.2 | 129.7 | TREMIE | 34 | TREMIE-34-14 | 2026-10-22 | NUEVO | 2026-10-22 |  | 9.2
27914 - ALBURA PPTO C | 187 | No especificado | Concreto | Pilote # 16 - Torre 3 | 2026-06-03 | 2026-06-10 | 2026-06-16 | 7 | 31 | 38.2 | 123.2 | TREMIE | 34 | TREMIE-34-7 | 2026-10-22 | NUEVO | 2026-10-22 |  | 7.2
27914 - ALBURA PPTO C | 187 | No especificado | Concreto | Pilote # 16 - Torre 3 | 2026-06-03 | 2026-06-10 | 2026-06-16 | 7 | 31 | 38.7 | 124.8 | TREMIE | 34 | TREMIE-34-7 | 2026-10-22 | NUEVO | 2026-10-22 |  | 7.7
27914 - ALBURA PPTO C | 187 | No especificado | Concreto | Pilote # 16 - Torre 3 | 2026-06-03 | 2026-06-10 | 2026-06-16 | 7 | 31 | 39.5 | 127.4 | TREMIE | 34 | TREMIE-34-7 | 2026-10-22 | NUEVO | 2026-10-22 |  | 8.5
27914 - ALBURA PPTO C | 188 | T210200000 | Concreto | Pilotes plataforma #38 #35 y 70 | 2026-06-04 | 2026-07-02 | 2026-07-07 | 28 | 21 | 29.8 | 141.9 | TREMIE | 21 | TREMIE-21-28 | 2026-10-22 | NUEVO | 2026-10-22 | 21 | 8.8
27914 - ALBURA PPTO C | 188 | T210200000 | Concreto | Pilotes plataforma #38 #35 y 70 | 2026-06-04 | 2026-07-02 | 2026-07-07 | 28 | 21 | 30.2 | 143.8 | TREMIE | 21 | TREMIE-21-28 | 2026-10-22 | NUEVO | 2026-10-22 | 21 | 9.2
27914 - ALBURA PPTO C | 188 | T210200000 | Concreto | Pilotes plataforma #38 #35 y 70 | 2026-06-04 | 2026-07-02 | 2026-07-07 | 28 | 21 | 29.3 | 139.5 | TREMIE | 21 | TREMIE-21-28 | 2026-10-22 | NUEVO | 2026-10-22 | 21 | 8.3
27914 - ALBURA PPTO C | 188 | No especificado | Concreto | Pilote plataforma # 38 # 75 # 20 | 2026-06-04 | 2026-06-18 | 2026-06-22 | 14 | 21 | 26.5 | 126.2 | TREMIE | 21 | TREMIE-21-14 | 2026-10-22 | NUEVO | 2026-10-22 | 14.84 | 5.5
27914 - ALBURA PPTO C | 188 | No especificado | Concreto | Pilote plataforma # 38 # 75 # 20 | 2026-06-04 | 2026-06-18 | 2026-06-22 | 14 | 21 | 26.7 | 127.1 | TREMIE | 21 | TREMIE-21-14 | 2026-10-22 | NUEVO | 2026-10-22 | 14.84 | 5.7
27914 - ALBURA PPTO C | 188 | No especificado | Concreto | Pilote plataforma # 38 # 75 # 20 | 2026-06-04 | 2026-06-18 | 2026-06-22 | 14 | 21 | 26.5 | 126.2 | TREMIE | 21 | TREMIE-21-14 | 2026-10-22 | NUEVO | 2026-10-22 | 14.84 | 5.5
27914 - ALBURA PPTO C | 188 | No especificado | Concreto | Pilote plataforma # 38 # 75 # 20 | 2026-06-04 | 2026-06-11 | 2026-06-16 | 7 | 21 | 23.6 | 112.4 | TREMIE | 21 | TREMIE-21-7 | 2026-10-22 | NUEVO | 2026-10-22 | 11.76 | 2.6
27914 - ALBURA PPTO C | 188 | No especificado | Concreto | Pilote plataforma # 38 # 75 # 20 | 2026-06-04 | 2026-06-11 | 2026-06-16 | 7 | 21 | 24.3 | 115.7 | TREMIE | 21 | TREMIE-21-7 | 2026-10-22 | NUEVO | 2026-10-22 | 11.76 | 3.3
27914 - ALBURA PPTO C | 188 | No especificado | Concreto | Pilote plataforma # 38 # 75 # 20 | 2026-06-04 | 2026-06-11 | 2026-06-16 | 7 | 21 | 23.5 | 111.9 | TREMIE | 21 | TREMIE-21-7 | 2026-10-22 | NUEVO | 2026-10-22 | 11.76 | 2.5
27914 - ALBURA PPTO C | 189 | T310200000 | Concreto | Pilote torre 3 #53 | 2026-06-04 | 2026-07-02 | 2026-07-07 | 28 | 31.5 | 47.8 | 151.7 | TREMIE | 34 | TREMIE-34-28 | 2026-10-22 | NUEVO | 2026-10-22 |  | 16.3
27914 - ALBURA PPTO C | 189 | T310200000 | Concreto | Pilote torre 3 #53 | 2026-06-04 | 2026-07-02 | 2026-07-07 | 28 | 31.5 | 46.7 | 148.3 | TREMIE | 34 | TREMIE-34-28 | 2026-10-22 | NUEVO | 2026-10-22 |  | 15.2
27914 - ALBURA PPTO C | 189 | T310200000 | Concreto | Pilote torre 3 #53 | 2026-06-04 | 2026-07-02 | 2026-07-07 | 28 | 31.5 | 47.3 | 150.2 | TREMIE | 34 | TREMIE-34-28 | 2026-10-22 | NUEVO | 2026-10-22 |  | 15.8
27914 - ALBURA PPTO C | 189 | No especificado | Concreto | Pilote # 53 - Torre 3 | 2026-06-04 | 2026-06-18 | 2026-06-22 | 14 | 31 | 39.2 | 126.5 | TREMIE | 34 | TREMIE-34-14 | 2026-10-22 | NUEVO | 2026-10-22 |  | 8.2
27914 - ALBURA PPTO C | 189 | No especificado | Concreto | Pilote # 53 - Torre 3 | 2026-06-04 | 2026-06-18 | 2026-06-22 | 14 | 31 | 38.5 | 124.2 | TREMIE | 34 | TREMIE-34-14 | 2026-10-22 | NUEVO | 2026-10-22 |  | 7.5
27914 - ALBURA PPTO C | 189 | No especificado | Concreto | Pilote # 53 - Torre 3 | 2026-06-04 | 2026-06-18 | 2026-06-22 | 14 | 31 | 39 | 125.8 | TREMIE | 34 | TREMIE-34-14 | 2026-10-22 | NUEVO | 2026-10-22 |  | 8
27914 - ALBURA PPTO C | 189 | No especificado | Concreto | Pilote # 53 - Torre 3 | 2026-06-04 | 2026-06-11 | 2026-06-16 | 7 | 31 | 36.8 | 118.7 | TREMIE | 34 | TREMIE-34-7 | 2026-10-22 | NUEVO | 2026-10-22 |  | 5.8
27914 - ALBURA PPTO C | 189 | No especificado | Concreto | Pilote # 53 - Torre 3 | 2026-06-04 | 2026-06-11 | 2026-06-16 | 7 | 31 | 36.1 | 116.5 | TREMIE | 34 | TREMIE-34-7 | 2026-10-22 | NUEVO | 2026-10-22 |  | 5.1
27914 - ALBURA PPTO C | 189 | No especificado | Concreto | Pilote # 53 - Torre 3 | 2026-06-04 | 2026-06-11 | 2026-06-16 | 7 | 31 | 34.7 | 111.9 | TREMIE | 34 | TREMIE-34-7 | 2026-10-22 | NUEVO | 2026-10-22 |  | 3.7
27914 - ALBURA PPTO C | 19 | No especificado | Concreto | Pilote # 59 - Torre 4 | 2026-03-09 | 2026-03-23 | 2026-03-26 | 14 | 31 | 35.1 | 113.2 | TREMIE | 34 | TREMIE-34-14 | 2026-10-22 | NUEVO | 2026-10-22 |  | 4.1
27914 - ALBURA PPTO C | 19 | No especificado | Concreto | Pilote # 59 - Torre 4 | 2026-03-09 | 2026-03-23 | 2026-03-26 | 14 | 31 | 34.6 | 111.6 | TREMIE | 34 | TREMIE-34-14 | 2026-10-22 | NUEVO | 2026-10-22 |  | 3.6
27914 - ALBURA PPTO C | 19 | No especificado | Concreto | Pilote # 59 - Torre 4 | 2026-03-09 | 2026-03-23 | 2026-03-26 | 14 | 31 | 34.1 | 110 | TREMIE | 34 | TREMIE-34-14 | 2026-10-22 | NUEVO | 2026-10-22 |  | 3.1
27914 - ALBURA PPTO C | 19 | No especificado | Concreto | Pilote # 59 - Torre 4 | 2026-03-09 | 2026-03-16 | 2026-03-20 | 7 | 31 | 29.8 | 96.1 | TREMIE | 34 | TREMIE-34-7 | 2026-10-22 | NUEVO | 2026-10-22 |  | -1.2
27914 - ALBURA PPTO C | 19 | No especificado | Concreto | Pilote # 59 - Torre 4 | 2026-03-09 | 2026-03-16 | 2026-03-20 | 7 | 31 | 29.2 | 94.2 | TREMIE | 34 | TREMIE-34-7 | 2026-10-22 | NUEVO | 2026-10-22 |  | -1.8
27914 - ALBURA PPTO C | 19 | No especificado | Concreto | Pilote # 59 - Torre 4 | 2026-03-09 | 2026-03-16 | 2026-03-20 | 7 | 31 | 28.5 | 91.9 | TREMIE | 34 | TREMIE-34-7 | 2026-10-22 | NUEVO | 2026-10-22 |  | -2.5
27914 - ALBURA PPTO C | 19 | No especificado | Concreto | Pilote #59 torre 4 | 2026-03-09 | 2026-04-06 | 2026-04-07 | 28 | 31 | 40.3 | 130 | TREMIE | 34 | TREMIE-34-28 | 2026-10-22 | NUEVO | 2026-10-22 |  | 9.3
27914 - ALBURA PPTO C | 19 | No especificado | Concreto | Pilote #59 torre 4 | 2026-03-09 | 2026-04-06 | 2026-04-07 | 28 | 31 | 39.3 | 126.8 | TREMIE | 34 | TREMIE-34-28 | 2026-10-22 | NUEVO | 2026-10-22 |  | 8.3
27914 - ALBURA PPTO C | 19 | No especificado | Concreto | Pilote #59 torre 4 | 2026-03-09 | 2026-04-06 | 2026-04-07 | 28 | 31 | 39.8 | 128.4 | TREMIE | 34 | TREMIE-34-28 | 2026-10-22 | NUEVO | 2026-10-22 |  | 8.8
27914 - ALBURA PPTO C | 190 | T310200000 | Concreto | Pilote torre 3 #17 | 2026-06-04 | 2026-07-02 | 2026-07-07 | 28 | 31.5 | 50.6 | 160.6 | TREMIE | 34 | TREMIE-34-28 | 2026-10-22 | NUEVO | 2026-10-22 |  | 19.1
27914 - ALBURA PPTO C | 190 | T310200000 | Concreto | Pilote torre 3 #17 | 2026-06-04 | 2026-07-02 | 2026-07-07 | 28 | 31.5 | 51.4 | 163.2 | TREMIE | 34 | TREMIE-34-28 | 2026-10-22 | NUEVO | 2026-10-22 |  | 19.9
27914 - ALBURA PPTO C | 190 | T310200000 | Concreto | Pilote torre 3 #17 | 2026-06-04 | 2026-07-02 | 2026-07-07 | 28 | 31.5 | 50.1 | 159 | TREMIE | 34 | TREMIE-34-28 | 2026-10-22 | NUEVO | 2026-10-22 |  | 18.6
27914 - ALBURA PPTO C | 190 | No especificado | Concreto | Pilote # 17 - Torre 3 | 2026-06-04 | 2026-06-18 | 2026-06-22 | 14 | 31 | 42.1 | 135.8 | TREMIE | 34 | TREMIE-34-14 | 2026-10-22 | NUEVO | 2026-10-22 |  | 11.1
27914 - ALBURA PPTO C | 190 | No especificado | Concreto | Pilote # 17 - Torre 3 | 2026-06-04 | 2026-06-18 | 2026-06-22 | 14 | 31 | 42.1 | 135.8 | TREMIE | 34 | TREMIE-34-14 | 2026-10-22 | NUEVO | 2026-10-22 |  | 11.1
27914 - ALBURA PPTO C | 190 | No especificado | Concreto | Pilote # 17 - Torre 3 | 2026-06-04 | 2026-06-18 | 2026-06-22 | 14 | 31 | 41.6 | 134.2 | TREMIE | 34 | TREMIE-34-14 | 2026-10-22 | NUEVO | 2026-10-22 |  | 10.6
27914 - ALBURA PPTO C | 190 | No especificado | Concreto | Pilote # 17 - Torre 3 | 2026-06-04 | 2026-06-11 | 2026-06-16 | 7 | 31 | 39.6 | 127.7 | TREMIE | 34 | TREMIE-34-7 | 2026-10-22 | NUEVO | 2026-10-22 |  | 8.6
27914 - ALBURA PPTO C | 190 | No especificado | Concreto | Pilote # 17 - Torre 3 | 2026-06-04 | 2026-06-11 | 2026-06-16 | 7 | 31 | 39.6 | 127.7 | TREMIE | 34 | TREMIE-34-7 | 2026-10-22 | NUEVO | 2026-10-22 |  | 8.6
27914 - ALBURA PPTO C | 190 | No especificado | Concreto | Pilote # 17 - Torre 3 | 2026-06-04 | 2026-06-11 | 2026-06-16 | 7 | 31 | 38.7 | 124.8 | TREMIE | 34 | TREMIE-34-7 | 2026-10-22 | NUEVO | 2026-10-22 |  | 7.7
27914 - ALBURA PPTO C | 191 | T 2102000000 | Concreto | Piote plataforma #8 #48 #82 | 2026-06-05 | 2026-07-03 | 2026-07-07 | 28 | 21 | 31.1 | 148.1 | AUTOCOMPAC | 21 | AUTOCOMPAC-21-28 | 2026-10-22 | NUEVO | 2026-10-22 |  | 10.1
27914 - ALBURA PPTO C | 191 | T 2102000000 | Concreto | Piote plataforma #8 #48 #82 | 2026-06-05 | 2026-07-03 | 2026-07-07 | 28 | 21 | 31.9 | 151.9 | AUTOCOMPAC | 21 | AUTOCOMPAC-21-28 | 2026-10-22 | NUEVO | 2026-10-22 |  | 10.9
27914 - ALBURA PPTO C | 191 | T 2102000000 | Concreto | Piote plataforma #8 #48 #82 | 2026-06-05 | 2026-07-03 | 2026-07-07 | 28 | 21 | 30.9 | 147.1 | AUTOCOMPAC | 21 | AUTOCOMPAC-21-28 | 2026-10-22 | NUEVO | 2026-10-22 |  | 9.9
27914 - ALBURA PPTO C | 191 | No especificado | Concreto | Pilote plataforma # 8 # 48 # 82 | 2026-06-05 | 2026-06-19 | 2026-06-22 | 14 | 21 | 28.5 | 135.7 | TREMIE | 21 | TREMIE-21-14 | 2026-10-22 | NUEVO | 2026-10-22 | 14.84 | 7.5
27914 - ALBURA PPTO C | 191 | No especificado | Concreto | Pilote plataforma # 8 # 48 # 82 | 2026-06-05 | 2026-06-19 | 2026-06-22 | 14 | 21 | 29.1 | 138.6 | TREMIE | 21 | TREMIE-21-14 | 2026-10-22 | NUEVO | 2026-10-22 | 14.84 | 8.1
27914 - ALBURA PPTO C | 191 | No especificado | Concreto | Pilote plataforma # 8 # 48 # 82 | 2026-06-05 | 2026-06-19 | 2026-06-22 | 14 | 21 | 28.4 | 135.2 | TREMIE | 21 | TREMIE-21-14 | 2026-10-22 | NUEVO | 2026-10-22 | 14.84 | 7.4
27914 - ALBURA PPTO C | 191 | No especificado | Concreto | Pilote plataforma # 8 # 48 # 82 | 2026-06-05 | 2026-06-12 | 2026-06-18 | 7 | 21 | 22.8 | 108.6 | TREMIE | 21 | TREMIE-21-7 | 2026-10-22 | NUEVO | 2026-10-22 | 11.76 | 1.8
27914 - ALBURA PPTO C | 191 | No especificado | Concreto | Pilote plataforma # 8 # 48 # 82 | 2026-06-05 | 2026-06-12 | 2026-06-18 | 7 | 21 | 22.3 | 106.2 | TREMIE | 21 | TREMIE-21-7 | 2026-10-22 | NUEVO | 2026-10-22 | 11.76 | 1.3
27914 - ALBURA PPTO C | 191 | No especificado | Concreto | Pilote plataforma # 8 # 48 # 82 | 2026-06-05 | 2026-06-12 | 2026-06-18 | 7 | 21 | 22.5 | 107.1 | TREMIE | 21 | TREMIE-21-7 | 2026-10-22 | NUEVO | 2026-10-22 | 11.76 | 1.5
27914 - ALBURA PPTO C | 192 | T 3102000000 | Concreto | Pilote #34 + 3 | 2026-06-05 | 2026-07-03 | 2026-07-07 | 28 | 31.5 | 45.6 | 144.8 | TREMIE | 34 | TREMIE-34-28 | 2026-10-22 | NUEVO | 2026-10-22 |  | 14.1
27914 - ALBURA PPTO C | 192 | T 3102000000 | Concreto | Pilote #34 + 3 | 2026-06-05 | 2026-07-03 | 2026-07-07 | 28 | 31.5 | 45 | 142.9 | TREMIE | 34 | TREMIE-34-28 | 2026-10-22 | NUEVO | 2026-10-22 |  | 13.5
27914 - ALBURA PPTO C | 192 | T 3102000000 | Concreto | Pilote #34 + 3 | 2026-06-05 | 2026-07-03 | 2026-07-07 | 28 | 31.5 | 44.9 | 142.5 | TREMIE | 34 | TREMIE-34-28 | 2026-10-22 | NUEVO | 2026-10-22 |  | 13.4
27914 - ALBURA PPTO C | 192 | No especificado | Concreto | Pilote # 34 - Torre 3 | 2026-06-05 | 2026-06-19 | 2026-06-22 | 14 | 31 | 40 | 129 | TREMIE | 34 | TREMIE-34-14 | 2026-10-22 | NUEVO | 2026-10-22 |  | 9
27914 - ALBURA PPTO C | 192 | No especificado | Concreto | Pilote # 34 - Torre 3 | 2026-06-05 | 2026-06-19 | 2026-06-22 | 14 | 31 | 39.3 | 126.8 | TREMIE | 34 | TREMIE-34-14 | 2026-10-22 | NUEVO | 2026-10-22 |  | 8.3
27914 - ALBURA PPTO C | 192 | No especificado | Concreto | Pilote # 34 - Torre 3 | 2026-06-05 | 2026-06-19 | 2026-06-22 | 14 | 31 | 40.8 | 131.6 | TREMIE | 34 | TREMIE-34-14 | 2026-10-22 | NUEVO | 2026-10-22 |  | 9.8
27914 - ALBURA PPTO C | 192 | No especificado | Concreto | Pilote # 34 - Torre 3 | 2026-06-05 | 2026-06-12 | 2026-06-18 | 7 | 31 | 31.5 | 101.6 | TREMIE | 34 | TREMIE-34-7 | 2026-10-22 | NUEVO | 2026-10-22 |  | 0.5
27914 - ALBURA PPTO C | 192 | No especificado | Concreto | Pilote # 34 - Torre 3 | 2026-06-05 | 2026-06-12 | 2026-06-18 | 7 | 31 | 31.3 | 101 | TREMIE | 34 | TREMIE-34-7 | 2026-10-22 | NUEVO | 2026-10-22 |  | 0.3
27914 - ALBURA PPTO C | 192 | No especificado | Concreto | Pilote # 34 - Torre 3 | 2026-06-05 | 2026-06-12 | 2026-06-18 | 7 | 31 | 31.2 | 100.6 | TREMIE | 34 | TREMIE-34-7 | 2026-10-22 | NUEVO | 2026-10-22 |  | 0.2
27914 - ALBURA PPTO C | 193 | T 3102000000 | Concreto | Pilote #39 + 3 | 2026-06-05 | 2026-07-03 | 2026-07-07 | 28 | 31.5 | 43.7 | 138.7 | TREMIE | 34 | TREMIE-34-28 | 2026-10-22 | NUEVO | 2026-10-22 |  | 12.2
27914 - ALBURA PPTO C | 193 | T 3102000000 | Concreto | Pilote #39 + 3 | 2026-06-05 | 2026-07-03 | 2026-07-07 | 28 | 31.5 | 44.3 | 140.6 | TREMIE | 34 | TREMIE-34-28 | 2026-10-22 | NUEVO | 2026-10-22 |  | 12.8
27914 - ALBURA PPTO C | 193 | T 3102000000 | Concreto | Pilote #39 + 3 | 2026-06-05 | 2026-07-03 | 2026-07-07 | 28 | 31.5 | 42.6 | 135.2 | TREMIE | 34 | TREMIE-34-28 | 2026-10-22 | NUEVO | 2026-10-22 |  | 11.1
27914 - ALBURA PPTO C | 193 | No especificado | Concreto | Pilote # 39 - Torre 3 | 2026-06-05 | 2026-06-19 | 2026-06-22 | 14 | 31 | 38.3 | 123.5 | TREMIE | 34 | TREMIE-34-14 | 2026-10-22 | NUEVO | 2026-10-22 |  | 7.3
27914 - ALBURA PPTO C | 193 | No especificado | Concreto | Pilote # 39 - Torre 3 | 2026-06-05 | 2026-06-19 | 2026-06-22 | 14 | 31 | 36.1 | 116.5 | TREMIE | 34 | TREMIE-34-14 | 2026-10-22 | NUEVO | 2026-10-22 |  | 5.1
27914 - ALBURA PPTO C | 193 | No especificado | Concreto | Pilote # 39 - Torre 3 | 2026-06-05 | 2026-06-19 | 2026-06-22 | 14 | 31 | 37.5 | 121 | TREMIE | 34 | TREMIE-34-14 | 2026-10-22 | NUEVO | 2026-10-22 |  | 6.5
27914 - ALBURA PPTO C | 193 | No especificado | Concreto | Pilote # 39 - Torre 3 | 2026-06-05 | 2026-06-12 | 2026-06-18 | 7 | 31 | 31.9 | 102.9 | TREMIE | 34 | TREMIE-34-7 | 2026-10-22 | NUEVO | 2026-10-22 |  | 0.9
27914 - ALBURA PPTO C | 193 | No especificado | Concreto | Pilote # 39 - Torre 3 | 2026-06-05 | 2026-06-12 | 2026-06-18 | 7 | 31 | 31.3 | 101 | TREMIE | 34 | TREMIE-34-7 | 2026-10-22 | NUEVO | 2026-10-22 |  | 0.3
27914 - ALBURA PPTO C | 193 | No especificado | Concreto | Pilote # 39 - Torre 3 | 2026-06-05 | 2026-06-12 | 2026-06-18 | 7 | 31 | 31.2 | 100.6 | TREMIE | 34 | TREMIE-34-7 | 2026-10-22 | NUEVO | 2026-10-22 |  | 0.2
27914 - ALBURA PPTO C | 194 | T 2102000000 | Concreto | Pilote plataforma #27 #67 | 2026-06-06 | 2026-07-04 | 2026-07-07 | 28 | 21 | 29.4 | 140 | TREMIE | 21 | TREMIE-21-28 | 2026-10-22 | NUEVO | 2026-10-22 | 21 | 8.4
27914 - ALBURA PPTO C | 194 | T 2102000000 | Concreto | Pilote plataforma #27 #67 | 2026-06-06 | 2026-07-04 | 2026-07-07 | 28 | 21 | 29.9 | 142.4 | TREMIE | 21 | TREMIE-21-28 | 2026-10-22 | NUEVO | 2026-10-22 | 21 | 8.9
27914 - ALBURA PPTO C | 194 | T 2102000000 | Concreto | Pilote plataforma #27 #67 | 2026-06-06 | 2026-07-04 | 2026-07-07 | 28 | 21 | 28.9 | 137.6 | TREMIE | 21 | TREMIE-21-28 | 2026-10-22 | NUEVO | 2026-10-22 | 21 | 7.9
27914 - ALBURA PPTO C | 194 | No especificado | Concreto | Pilote plataforma # 27 # 67 | 2026-06-06 | 2026-06-20 | 2026-06-22 | 14 | 21 | 26.2 | 124.8 | TREMIE | 21 | TREMIE-21-14 | 2026-10-22 | NUEVO | 2026-10-22 | 14.84 | 5.2
27914 - ALBURA PPTO C | 194 | No especificado | Concreto | Pilote plataforma # 27 # 67 | 2026-06-06 | 2026-06-20 | 2026-06-22 | 14 | 21 | 26.3 | 125.2 | TREMIE | 21 | TREMIE-21-14 | 2026-10-22 | NUEVO | 2026-10-22 | 14.84 | 5.3
27914 - ALBURA PPTO C | 194 | No especificado | Concreto | Pilote plataforma # 27 # 67 | 2026-06-06 | 2026-06-20 | 2026-06-22 | 14 | 21 | 25.9 | 123.3 | TREMIE | 21 | TREMIE-21-14 | 2026-10-22 | NUEVO | 2026-10-22 | 14.84 | 4.9
27914 - ALBURA PPTO C | 194 | No especificado | Concreto | Pilote plataforma # 27 # 67 | 2026-06-06 | 2026-06-13 | 2026-06-19 | 7 | 21 | 24.6 | 117.1 | TREMIE | 21 | TREMIE-21-7 | 2026-10-22 | NUEVO | 2026-10-22 | 11.76 | 3.6
27914 - ALBURA PPTO C | 194 | No especificado | Concreto | Pilote plataforma # 27 # 67 | 2026-06-06 | 2026-06-13 | 2026-06-19 | 7 | 21 | 24.5 | 116.7 | TREMIE | 21 | TREMIE-21-7 | 2026-10-22 | NUEVO | 2026-10-22 | 11.76 | 3.5
27914 - ALBURA PPTO C | 194 | No especificado | Concreto | Pilote plataforma # 27 # 67 | 2026-06-06 | 2026-06-13 | 2026-06-19 | 7 | 21 | 24.1 | 114.8 | TREMIE | 21 | TREMIE-21-7 | 2026-10-22 | NUEVO | 2026-10-22 | 11.76 | 3.1
27914 - ALBURA PPTO C | 195 | T 3102000000 | Concreto | Pilote #19 + 3 | 2026-06-06 | 2026-07-04 | 2026-07-07 | 28 | 31.5 | 40.4 | 128.3 | TREMIE | 34 | TREMIE-34-28 | 2026-10-22 | NUEVO | 2026-10-22 |  | 8.9
27914 - ALBURA PPTO C | 195 | T 3102000000 | Concreto | Pilote #19 + 3 | 2026-06-06 | 2026-07-04 | 2026-07-07 | 28 | 31.5 | 39.6 | 125.7 | TREMIE | 34 | TREMIE-34-28 | 2026-10-22 | NUEVO | 2026-10-22 |  | 8.1
27914 - ALBURA PPTO C | 195 | T 3102000000 | Concreto | Pilote #19 + 3 | 2026-06-06 | 2026-07-04 | 2026-07-07 | 28 | 31.5 | 39.9 | 126.7 | TREMIE | 34 | TREMIE-34-28 | 2026-10-22 | NUEVO | 2026-10-22 |  | 8.4
27914 - ALBURA PPTO C | 195 | No especificado | Concreto | Pilote # 19 - Torre 3 | 2026-06-06 | 2026-06-20 | 2026-06-22 | 14 | 31 | 34.9 | 112.6 | TREMIE | 34 | TREMIE-34-14 | 2026-10-22 | NUEVO | 2026-10-22 |  | 3.9
27914 - ALBURA PPTO C | 195 | No especificado | Concreto | Pilote # 19 - Torre 3 | 2026-06-06 | 2026-06-20 | 2026-06-22 | 14 | 31 | 34.2 | 110.3 | TREMIE | 34 | TREMIE-34-14 | 2026-10-22 | NUEVO | 2026-10-22 |  | 3.2
27914 - ALBURA PPTO C | 195 | No especificado | Concreto | Pilote # 19 - Torre 3 | 2026-06-06 | 2026-06-20 | 2026-06-22 | 14 | 31 | 34.2 | 110.3 | TREMIE | 34 | TREMIE-34-14 | 2026-10-22 | NUEVO | 2026-10-22 |  | 3.2
27914 - ALBURA PPTO C | 195 | No especificado | Concreto | Pilote # 19 - Torre 3 | 2026-06-06 | 2026-06-13 | 2026-06-19 | 7 | 31 | 33 | 106.5 | TREMIE | 34 | TREMIE-34-7 | 2026-10-22 | NUEVO | 2026-10-22 |  | 2
27914 - ALBURA PPTO C | 195 | No especificado | Concreto | Pilote # 19 - Torre 3 | 2026-06-06 | 2026-06-13 | 2026-06-19 | 7 | 31 | 32.6 | 105.2 | TREMIE | 34 | TREMIE-34-7 | 2026-10-22 | NUEVO | 2026-10-22 |  | 1.6
27914 - ALBURA PPTO C | 195 | No especificado | Concreto | Pilote # 19 - Torre 3 | 2026-06-06 | 2026-06-13 | 2026-06-19 | 7 | 31 | 32.2 | 103.9 | TREMIE | 34 | TREMIE-34-7 | 2026-10-22 | NUEVO | 2026-10-22 |  | 1.2
27914 - ALBURA PPTO C | 196 | T 2102000000 | Concreto | Pilote platafoma #69 #31 | 2026-06-09 | 2026-07-07 | 2026-07-09 | 28 | 21 | 29.2 | 139 | TREMIE | 21 | TREMIE-21-28 | 2026-10-22 | NUEVO | 2026-10-22 | 21 | 8.2
27914 - ALBURA PPTO C | 196 | T 2102000000 | Concreto | Pilote platafoma #69 #31 | 2026-06-09 | 2026-07-07 | 2026-07-09 | 28 | 21 | 30 | 142.9 | TREMIE | 21 | TREMIE-21-28 | 2026-10-22 | NUEVO | 2026-10-22 | 21 | 9
27914 - ALBURA PPTO C | 196 | T 2102000000 | Concreto | Pilote platafoma #69 #31 | 2026-06-09 | 2026-07-07 | 2026-07-09 | 28 | 21 | 30.4 | 144.8 | TREMIE | 21 | TREMIE-21-28 | 2026-10-22 | NUEVO | 2026-10-22 | 21 | 9.4
27914 - ALBURA PPTO C | 196 | No especificado | Concreto | Pilote plataforma # 69 # 31 | 2026-06-09 | 2026-06-23 | 2026-06-23 | 14 | 21 | 24.8 | 118.1 | TREMIE | 21 | TREMIE-21-14 | 2026-10-22 | NUEVO | 2026-10-22 | 14.84 | 3.8
27914 - ALBURA PPTO C | 196 | No especificado | Concreto | Pilote plataforma # 69 # 31 | 2026-06-09 | 2026-06-23 | 2026-06-23 | 14 | 21 | 24.1 | 114.8 | TREMIE | 21 | TREMIE-21-14 | 2026-10-22 | NUEVO | 2026-10-22 | 14.84 | 3.1
27914 - ALBURA PPTO C | 196 | No especificado | Concreto | Pilote plataforma # 69 # 31 | 2026-06-09 | 2026-06-23 | 2026-06-23 | 14 | 21 | 25.2 | 120 | TREMIE | 21 | TREMIE-21-14 | 2026-10-22 | NUEVO | 2026-10-22 | 14.84 | 4.2
27914 - ALBURA PPTO C | 196 | No especificado | Concreto | Pilote plataforma # 69 # 31 | 2026-06-09 | 2026-06-16 | 2026-06-19 | 7 | 21 | 22.7 | 108.1 | TREMIE | 21 | TREMIE-21-7 | 2026-10-22 | NUEVO | 2026-10-22 | 11.76 | 1.7
27914 - ALBURA PPTO C | 196 | No especificado | Concreto | Pilote plataforma # 69 # 31 | 2026-06-09 | 2026-06-16 | 2026-06-19 | 7 | 21 | 22 | 104.8 | TREMIE | 21 | TREMIE-21-7 | 2026-10-22 | NUEVO | 2026-10-22 | 11.76 | 1
27914 - ALBURA PPTO C | 196 | No especificado | Concreto | Pilote plataforma # 69 # 31 | 2026-06-09 | 2026-06-16 | 2026-06-19 | 7 | 21 | 21.2 | 101 | TREMIE | 21 | TREMIE-21-7 | 2026-10-22 | NUEVO | 2026-10-22 | 11.76 | 0.2
27914 - ALBURA PPTO C | 197 | T 2102000000 | Concreto | Pilote plataforma #44 | 2026-06-10 | 2026-07-08 | 2026-07-09 | 28 | 21 | 31.5 | 150 | TREMIE | 21 | TREMIE-21-28 | 2026-10-22 | NUEVO | 2026-10-22 | 21 | 10.5
27914 - ALBURA PPTO C | 197 | T 2102000000 | Concreto | Pilote plataforma #44 | 2026-06-10 | 2026-07-08 | 2026-07-09 | 28 | 21 | 31.3 | 149 | TREMIE | 21 | TREMIE-21-28 | 2026-10-22 | NUEVO | 2026-10-22 | 21 | 10.3
27914 - ALBURA PPTO C | 197 | T 2102000000 | Concreto | Pilote plataforma #44 | 2026-06-10 | 2026-07-08 | 2026-07-09 | 28 | 21 | 30.9 | 147.1 | TREMIE | 21 | TREMIE-21-28 | 2026-10-22 | NUEVO | 2026-10-22 | 21 | 9.9
27914 - ALBURA PPTO C | 197 | No especificado | Concreto | Pilote plataforma # 44 | 2026-06-10 | 2026-06-24 | 2026-06-24 | 14 | 21 | 25 | 119 | TREMIE | 21 | TREMIE-21-14 | 2026-10-22 | NUEVO | 2026-10-22 | 14.84 | 4
27914 - ALBURA PPTO C | 197 | No especificado | Concreto | Pilote plataforma # 44 | 2026-06-10 | 2026-06-24 | 2026-06-24 | 14 | 21 | 24.5 | 116.7 | TREMIE | 21 | TREMIE-21-14 | 2026-10-22 | NUEVO | 2026-10-22 | 14.84 | 3.5
27914 - ALBURA PPTO C | 197 | No especificado | Concreto | Pilote plataforma # 44 | 2026-06-10 | 2026-06-24 | 2026-06-24 | 14 | 21 | 25.1 | 119.5 | TREMIE | 21 | TREMIE-21-14 | 2026-10-22 | NUEVO | 2026-10-22 | 14.84 | 4.1
27914 - ALBURA PPTO C | 197 | No especificado | Concreto | Pilote plataforma # 44 | 2026-06-10 | 2026-06-17 | 2026-06-20 | 7 | 21 | 20.3 | 96.7 | TREMIE | 21 | TREMIE-21-7 | 2026-10-22 | NUEVO | 2026-10-22 | 11.76 | -0.7
27914 - ALBURA PPTO C | 197 | No especificado | Concreto | Pilote plataforma # 44 | 2026-06-10 | 2026-06-17 | 2026-06-20 | 7 | 21 | 21.1 | 100.5 | TREMIE | 21 | TREMIE-21-7 | 2026-10-22 | NUEVO | 2026-10-22 | 11.76 | 0.1
27914 - ALBURA PPTO C | 197 | No especificado | Concreto | Pilote plataforma # 44 | 2026-06-10 | 2026-06-17 | 2026-06-20 | 7 | 21 | 20.8 | 99 | TREMIE | 21 | TREMIE-21-7 | 2026-10-22 | NUEVO | 2026-10-22 | 11.76 | -0.2
27914 - ALBURA PPTO C | 198 | T 2102000000 | Concreto | Pilote plataforma #121 #125 | 2026-06-11 | 2026-07-09 | 2026-07-09 | 28 | 21 | 32.7 | 155.7 | TREMIE | 21 | TREMIE-21-28 | 2026-10-22 | NUEVO | 2026-10-22 | 21 | 11.7
27914 - ALBURA PPTO C | 198 | T 2102000000 | Concreto | Pilote plataforma #121 #125 | 2026-06-11 | 2026-07-09 | 2026-07-09 | 28 | 21 | 33.1 | 157.6 | TREMIE | 21 | TREMIE-21-28 | 2026-10-22 | NUEVO | 2026-10-22 | 21 | 12.1
27914 - ALBURA PPTO C | 198 | T 2102000000 | Concreto | Pilote plataforma #121 #125 | 2026-06-11 | 2026-07-09 | 2026-07-09 | 28 | 21 | 32.2 | 153.3 | TREMIE | 21 | TREMIE-21-28 | 2026-10-22 | NUEVO | 2026-10-22 | 21 | 11.2
27914 - ALBURA PPTO C | 198 | No especificado | Concreto | Pilote plataforma #121 #125 | 2026-06-11 | 2026-06-25 | 2026-06-26 | 14 | 21 | 27.7 | 131.9 | TREMIE | 21 | TREMIE-21-14 | 2026-10-22 | NUEVO | 2026-10-22 | 14.84 | 6.7
27914 - ALBURA PPTO C | 198 | No especificado | Concreto | Pilote plataforma #121 #125 | 2026-06-11 | 2026-06-25 | 2026-06-26 | 14 | 21 | 26.1 | 124.3 | TREMIE | 21 | TREMIE-21-14 | 2026-10-22 | NUEVO | 2026-10-22 | 14.84 | 5.1
27914 - ALBURA PPTO C | 198 | No especificado | Concreto | Pilote plataforma #121 #125 | 2026-06-11 | 2026-06-25 | 2026-06-26 | 14 | 21 | 26.4 | 125.7 | TREMIE | 21 | TREMIE-21-14 | 2026-10-22 | NUEVO | 2026-10-22 | 14.84 | 5.4
27914 - ALBURA PPTO C | 198 | No especificado | Concreto | Pilote plataforma #121 #125 | 2026-06-11 | 2026-06-18 | 2026-06-23 | 7 | 21 | 22.4 | 106.7 | TREMIE | 21 | TREMIE-21-7 | 2026-10-22 | NUEVO | 2026-10-22 | 11.76 | 1.4
27914 - ALBURA PPTO C | 198 | No especificado | Concreto | Pilote plataforma #121 #125 | 2026-06-11 | 2026-06-18 | 2026-06-23 | 7 | 21 | 22.7 | 108.1 | TREMIE | 21 | TREMIE-21-7 | 2026-10-22 | NUEVO | 2026-10-22 | 11.76 | 1.7
27914 - ALBURA PPTO C | 198 | No especificado | Concreto | Pilote plataforma #121 #125 | 2026-06-11 | 2026-06-18 | 2026-06-23 | 7 | 21 | 23.3 | 111 | TREMIE | 21 | TREMIE-21-7 | 2026-10-22 | NUEVO | 2026-10-22 | 11.76 | 2.3
27914 - ALBURA PPTO C | 199 | T 2102000000 | Concreto | Pilote plataforma #122 | 2026-06-12 | 2026-07-10 | 2026-07-10 | 28 | 21 | 32.6 | 155.2 | TREMIE | 21 | TREMIE-21-28 | 2026-10-22 | NUEVO | 2026-10-22 | 21 | 11.6
27914 - ALBURA PPTO C | 199 | T 2102000000 | Concreto | Pilote plataforma #122 | 2026-06-12 | 2026-07-10 | 2026-07-10 | 28 | 21 | 32.9 | 156.7 | TREMIE | 21 | TREMIE-21-28 | 2026-10-22 | NUEVO | 2026-10-22 | 21 | 11.9
27914 - ALBURA PPTO C | 199 | T 2102000000 | Concreto | Pilote plataforma #122 | 2026-06-12 | 2026-07-10 | 2026-07-10 | 28 | 21 | 32 | 152.4 | TREMIE | 21 | TREMIE-21-28 | 2026-10-22 | NUEVO | 2026-10-22 | 21 | 11
27914 - ALBURA PPTO C | 199 | No especificado | Concreto | Pilote plataforma #122 | 2026-06-12 | 2026-06-26 | 2026-06-30 | 14 | 21 | 26.8 | 127.6 | TREMIE | 21 | TREMIE-21-14 | 2026-10-22 | NUEVO | 2026-10-22 | 14.84 | 5.8
27914 - ALBURA PPTO C | 199 | No especificado | Concreto | Pilote plataforma #122 | 2026-06-12 | 2026-06-26 | 2026-06-30 | 14 | 21 | 26.6 | 126.7 | TREMIE | 21 | TREMIE-21-14 | 2026-10-22 | NUEVO | 2026-10-22 | 14.84 | 5.6
27914 - ALBURA PPTO C | 199 | No especificado | Concreto | Pilote plataforma #122 | 2026-06-12 | 2026-06-26 | 2026-06-30 | 14 | 21 | 26.6 | 126.7 | TREMIE | 21 | TREMIE-21-14 | 2026-10-22 | NUEVO | 2026-10-22 | 14.84 | 5.6
27914 - ALBURA PPTO C | 199 | No especificado | Concreto | Pilote plataforma #122 | 2026-06-12 | 2026-06-19 | 2026-06-23 | 7 | 21 | 21.3 | 101.4 | TREMIE | 21 | TREMIE-21-7 | 2026-10-22 | NUEVO | 2026-10-22 | 11.76 | 0.3
27914 - ALBURA PPTO C | 199 | No especificado | Concreto | Pilote plataforma #122 | 2026-06-12 | 2026-06-19 | 2026-06-23 | 7 | 21 | 21.2 | 101 | TREMIE | 21 | TREMIE-21-7 | 2026-10-22 | NUEVO | 2026-10-22 | 11.76 | 0.2
27914 - ALBURA PPTO C | 199 | No especificado | Concreto | Pilote plataforma #122 | 2026-06-12 | 2026-06-19 | 2026-06-23 | 7 | 21 | 21.3 | 101.4 | TREMIE | 21 | TREMIE-21-7 | 2026-10-22 | NUEVO | 2026-10-22 | 11.76 | 0.3
27914 - ALBURA PPTO C | 2 | No especificado | Concreto | Pilote #29 torre 4 | 2026-02-23 | 2026-03-23 | 2026-03-24 | 28 | 31 | 40.6 | 131 | TREMIE | 34 | TREMIE-34-28 | 2026-10-22 | NUEVO | 2026-10-22 |  | 9.6
27914 - ALBURA PPTO C | 2 | No especificado | Concreto | Pilote #29 torre 4 | 2026-02-23 | 2026-03-23 | 2026-03-24 | 28 | 31 | 39.5 | 127.4 | TREMIE | 34 | TREMIE-34-28 | 2026-10-22 | NUEVO | 2026-10-22 |  | 8.5
27914 - ALBURA PPTO C | 2 | No especificado | Concreto | Pilote #29 torre 4 | 2026-02-23 | 2026-03-23 | 2026-03-24 | 28 | 31 | 40.1 | 129.4 | TREMIE | 34 | TREMIE-34-28 | 2026-10-22 | NUEVO | 2026-10-22 |  | 9.1
27914 - ALBURA PPTO C | 2 | No especificado | Concreto | Pilote # 29 - Torre 4 | 2026-02-23 | 2026-03-09 | 2026-03-20 | 14 | 31 | 36.8 | 118.7 | TREMIE | 34 | TREMIE-34-14 | 2026-10-22 | NUEVO | 2026-10-22 |  | 5.8
27914 - ALBURA PPTO C | 2 | No especificado | Concreto | Pilote # 29 - Torre 4 | 2026-02-23 | 2026-03-09 | 2026-03-20 | 14 | 31 | 36.1 | 116.5 | TREMIE | 34 | TREMIE-34-14 | 2026-10-22 | NUEVO | 2026-10-22 |  | 5.1
27914 - ALBURA PPTO C | 2 | No especificado | Concreto | Pilote # 29 - Torre 4 | 2026-02-23 | 2026-03-09 | 2026-03-20 | 14 | 31 | 35.7 | 115.2 | TREMIE | 34 | TREMIE-34-14 | 2026-10-22 | NUEVO | 2026-10-22 |  | 4.7
27914 - ALBURA PPTO C | 2 | No especificado | Concreto | Pilote # 29 - Torre 4 | 2026-02-23 | 2026-03-02 | 2026-03-06 | 7 | 31 | 28.7 | 92.6 | TREMIE | 34 | TREMIE-34-7 | 2026-10-22 | NUEVO | 2026-10-22 |  | -2.3
27914 - ALBURA PPTO C | 2 | No especificado | Concreto | Pilote # 29 - Torre 4 | 2026-02-23 | 2026-03-02 | 2026-03-06 | 7 | 31 | 29.5 | 95.2 | TREMIE | 34 | TREMIE-34-7 | 2026-10-22 | NUEVO | 2026-10-22 |  | -1.5
27914 - ALBURA PPTO C | 2 | No especificado | Concreto | Pilote # 29 - Torre 4 | 2026-02-23 | 2026-03-02 | 2026-03-06 | 7 | 31 | 29.6 | 95.5 | TREMIE | 34 | TREMIE-34-7 | 2026-10-22 | NUEVO | 2026-10-22 |  | -1.4
27914 - ALBURA PPTO C | 20 | No especificado | Concreto | Pilote # 36 - Torre 4 | 2026-03-10 | 2026-03-24 | 2026-03-26 | 14 | 31 | 36 | 116.1 | TREMIE | 34 | TREMIE-34-14 | 2026-10-22 | NUEVO | 2026-10-22 |  | 5
27914 - ALBURA PPTO C | 20 | No especificado | Concreto | Pilote # 36 - Torre 4 | 2026-03-10 | 2026-03-24 | 2026-03-26 | 14 | 31 | 35.4 | 114.2 | TREMIE | 34 | TREMIE-34-14 | 2026-10-22 | NUEVO | 2026-10-22 |  | 4.4
27914 - ALBURA PPTO C | 20 | No especificado | Concreto | Pilote # 36 - Torre 4 | 2026-03-10 | 2026-03-24 | 2026-03-26 | 14 | 31 | 35 | 112.9 | TREMIE | 34 | TREMIE-34-14 | 2026-10-22 | NUEVO | 2026-10-22 |  | 4
27914 - ALBURA PPTO C | 20 | No especificado | Concreto | Pilote # 36 - Torre 4 | 2026-03-10 | 2026-03-17 | 2026-03-20 | 7 | 31 | 30.9 | 99.7 | TREMIE | 34 | TREMIE-34-7 | 2026-10-22 | NUEVO | 2026-10-22 |  | -0.1
27914 - ALBURA PPTO C | 20 | No especificado | Concreto | Pilote # 36 - Torre 4 | 2026-03-10 | 2026-03-17 | 2026-03-20 | 7 | 31 | 30.4 | 98.1 | TREMIE | 34 | TREMIE-34-7 | 2026-10-22 | NUEVO | 2026-10-22 |  | -0.6
27914 - ALBURA PPTO C | 20 | No especificado | Concreto | Pilote # 36 - Torre 4 | 2026-03-10 | 2026-03-17 | 2026-03-20 | 7 | 31 | 30 | 96.8 | TREMIE | 34 | TREMIE-34-7 | 2026-10-22 | NUEVO | 2026-10-22 |  | -1
27914 - ALBURA PPTO C | 20 | No especificado | Concreto | Pilote #36 torre 4 | 2026-03-10 | 2026-04-07 | 2026-04-07 | 28 | 31 | 39.9 | 128.7 | TREMIE | 34 | TREMIE-34-28 | 2026-10-22 | NUEVO | 2026-10-22 |  | 8.9
27914 - ALBURA PPTO C | 20 | No especificado | Concreto | Pilote #36 torre 4 | 2026-03-10 | 2026-04-07 | 2026-04-07 | 28 | 31 | 41.5 | 133.9 | TREMIE | 34 | TREMIE-34-28 | 2026-10-22 | NUEVO | 2026-10-22 |  | 10.5
27914 - ALBURA PPTO C | 20 | No especificado | Concreto | Pilote #36 torre 4 | 2026-03-10 | 2026-04-07 | 2026-04-07 | 28 | 31 | 40.6 | 131 | TREMIE | 34 | TREMIE-34-28 | 2026-10-22 | NUEVO | 2026-10-22 |  | 9.6
27914 - ALBURA PPTO C | 200 | T 2102000000 | Concreto | Pilote plataforma #14 #32 | 2026-06-13 | 2026-07-11 | 2026-07-14 | 28 | 21 | 28.8 | 137.1 | TREMIE | 21 | TREMIE-21-28 | 2026-10-22 | NUEVO | 2026-10-22 | 21 | 7.8
27914 - ALBURA PPTO C | 200 | T 2102000000 | Concreto | Pilote plataforma #14 #32 | 2026-06-13 | 2026-07-11 | 2026-07-14 | 28 | 21 | 28.4 | 135.2 | TREMIE | 21 | TREMIE-21-28 | 2026-10-22 | NUEVO | 2026-10-22 | 21 | 7.4
27914 - ALBURA PPTO C | 200 | T 2102000000 | Concreto | Pilote plataforma #14 #32 | 2026-06-13 | 2026-07-11 | 2026-07-14 | 28 | 21 | 29.1 | 138.6 | TREMIE | 21 | TREMIE-21-28 | 2026-10-22 | NUEVO | 2026-10-22 | 21 | 8.1
27914 - ALBURA PPTO C | 200 | No especificado | Concreto | Pilote plataforma #32 | 2026-06-13 | 2026-06-27 | 2026-06-30 | 14 | 21 | 24.6 | 117.1 | TREMIE | 21 | TREMIE-21-14 | 2026-10-22 | NUEVO | 2026-10-22 | 14.84 | 3.6
27914 - ALBURA PPTO C | 200 | No especificado | Concreto | Pilote plataforma #32 | 2026-06-13 | 2026-06-27 | 2026-06-30 | 14 | 21 | 23.8 | 113.3 | TREMIE | 21 | TREMIE-21-14 | 2026-10-22 | NUEVO | 2026-10-22 | 14.84 | 2.8
27914 - ALBURA PPTO C | 200 | No especificado | Concreto | Pilote plataforma #32 | 2026-06-13 | 2026-06-27 | 2026-06-30 | 14 | 21 | 24.5 | 116.7 | TREMIE | 21 | TREMIE-21-14 | 2026-10-22 | NUEVO | 2026-10-22 | 14.84 | 3.5
27914 - ALBURA PPTO C | 200 | No especificado | Concreto | Pilote plataforma #32 | 2026-06-13 | 2026-06-20 | 2026-06-23 | 7 | 21 | 21.5 | 102.4 | TREMIE | 21 | TREMIE-21-7 | 2026-10-22 | NUEVO | 2026-10-22 | 11.76 | 0.5
27914 - ALBURA PPTO C | 200 | No especificado | Concreto | Pilote plataforma #32 | 2026-06-13 | 2026-06-20 | 2026-06-23 | 7 | 21 | 21.4 | 101.9 | TREMIE | 21 | TREMIE-21-7 | 2026-10-22 | NUEVO | 2026-10-22 | 11.76 | 0.4
27914 - ALBURA PPTO C | 200 | No especificado | Concreto | Pilote plataforma #32 | 2026-06-13 | 2026-06-20 | 2026-06-23 | 7 | 21 | 21.6 | 102.9 | TREMIE | 21 | TREMIE-21-7 | 2026-10-22 | NUEVO | 2026-10-22 | 11.76 | 0.6
27914 - ALBURA PPTO C | 201 | T210200000 | Concreto | Plataforma # 47 | 2026-06-16 | 2026-07-14 | 2026-07-15 | 28 | 21 | 32.3 | 153.8 | AUTOCOMPAC | 21 | AUTOCOMPAC-21-28 | 2026-10-22 | NUEVO | 2026-10-22 |  | 11.3
27914 - ALBURA PPTO C | 201 | T210200000 | Concreto | Plataforma # 47 | 2026-06-16 | 2026-07-14 | 2026-07-15 | 28 | 21 | 33.4 | 159 | AUTOCOMPAC | 21 | AUTOCOMPAC-21-28 | 2026-10-22 | NUEVO | 2026-10-22 |  | 12.4
27914 - ALBURA PPTO C | 201 | T210200000 | Concreto | Plataforma # 47 | 2026-06-16 | 2026-07-14 | 2026-07-15 | 28 | 21 | 32.5 | 154.8 | AUTOCOMPAC | 21 | AUTOCOMPAC-21-28 | 2026-10-22 | NUEVO | 2026-10-22 |  | 11.5
27914 - ALBURA PPTO C | 201 | No especificado | Concreto | Pilote plataforma # 47 | 2026-06-16 | 2026-06-30 | 2026-07-02 | 14 | 21 | 26.9 | 128.1 | TREMIE | 21 | TREMIE-21-14 | 2026-10-22 | NUEVO | 2026-10-22 | 14.84 | 5.9
27914 - ALBURA PPTO C | 201 | No especificado | Concreto | Pilote plataforma # 47 | 2026-06-16 | 2026-06-30 | 2026-07-02 | 14 | 21 | 26.3 | 125.2 | TREMIE | 21 | TREMIE-21-14 | 2026-10-22 | NUEVO | 2026-10-22 | 14.84 | 5.3
27914 - ALBURA PPTO C | 201 | No especificado | Concreto | Pilote plataforma # 47 | 2026-06-16 | 2026-06-30 | 2026-07-02 | 14 | 21 | 26.3 | 125.2 | TREMIE | 21 | TREMIE-21-14 | 2026-10-22 | NUEVO | 2026-10-22 | 14.84 | 5.3
27914 - ALBURA PPTO C | 201 | No especificado | Concreto | Pilote plataforma # 47 | 2026-06-16 | 2026-06-23 | 2026-06-23 | 7 | 21 | 22.1 | 105.2 | TREMIE | 21 | TREMIE-21-7 | 2026-10-22 | NUEVO | 2026-10-22 | 11.76 | 1.1
27914 - ALBURA PPTO C | 201 | No especificado | Concreto | Pilote plataforma # 47 | 2026-06-16 | 2026-06-23 | 2026-06-23 | 7 | 21 | 22.9 | 109 | TREMIE | 21 | TREMIE-21-7 | 2026-10-22 | NUEVO | 2026-10-22 | 11.76 | 1.9
27914 - ALBURA PPTO C | 201 | No especificado | Concreto | Pilote plataforma # 47 | 2026-06-16 | 2026-06-23 | 2026-06-23 | 7 | 21 | 22.1 | 105.2 | TREMIE | 21 | TREMIE-21-7 | 2026-10-22 | NUEVO | 2026-10-22 | 11.76 | 1.1
27914 - ALBURA PPTO C | 202 | T210200000 | Concreto | Plataforma #103- #97- #26 | 2026-06-17 | 2026-07-15 | 2026-07-15 | 28 | 21 | 33.6 | 160 | AUTOCOMPAC | 21 | AUTOCOMPAC-21-28 | 2026-10-22 | NUEVO | 2026-10-22 |  | 12.6
27914 - ALBURA PPTO C | 202 | T210200000 | Concreto | Plataforma #103- #97- #26 | 2026-06-17 | 2026-07-15 | 2026-07-15 | 28 | 21 | 32.6 | 155.2 | AUTOCOMPAC | 21 | AUTOCOMPAC-21-28 | 2026-10-22 | NUEVO | 2026-10-22 |  | 11.6
27914 - ALBURA PPTO C | 202 | T210200000 | Concreto | Plataforma #103- #97- #26 | 2026-06-17 | 2026-07-15 | 2026-07-15 | 28 | 21 | 32.5 | 154.8 | AUTOCOMPAC | 21 | AUTOCOMPAC-21-28 | 2026-10-22 | NUEVO | 2026-10-22 |  | 11.5
27914 - ALBURA PPTO C | 202 | 3000 | Concreto | Pilote plataforma 103 - 97 y 26 | 2026-06-17 | 2026-07-01 | 2026-07-02 | 14 | 21 | 27.9 | 132.9 | TREMIE | 21 | TREMIE-21-14 | 2026-10-22 | NUEVO | 2026-10-22 | 14.84 | 6.9
27914 - ALBURA PPTO C | 202 | 3000 | Concreto | Pilote plataforma 103 - 97 y 26 | 2026-06-17 | 2026-07-01 | 2026-07-02 | 14 | 21 | 27 | 128.6 | TREMIE | 21 | TREMIE-21-14 | 2026-10-22 | NUEVO | 2026-10-22 | 14.84 | 6
27914 - ALBURA PPTO C | 202 | 3000 | Concreto | Pilote plataforma 103 - 97 y 26 | 2026-06-17 | 2026-07-01 | 2026-07-02 | 14 | 21 | 27.1 | 129 | TREMIE | 21 | TREMIE-21-14 | 2026-10-22 | NUEVO | 2026-10-22 | 14.84 | 6.1
27914 - ALBURA PPTO C | 202 | 3000 | Concreto | Pilote plataforma 103 - 97 y 26 | 2026-06-17 | 2026-06-24 | 2026-06-26 | 7 | 21 | 20.8 | 99 | TREMIE | 21 | TREMIE-21-7 | 2026-10-22 | NUEVO | 2026-10-22 | 11.76 | -0.2
27914 - ALBURA PPTO C | 202 | 3000 | Concreto | Pilote plataforma 103 - 97 y 26 | 2026-06-17 | 2026-06-24 | 2026-06-26 | 7 | 21 | 21.8 | 103.8 | TREMIE | 21 | TREMIE-21-7 | 2026-10-22 | NUEVO | 2026-10-22 | 11.76 | 0.8
27914 - ALBURA PPTO C | 202 | 3000 | Concreto | Pilote plataforma 103 - 97 y 26 | 2026-06-17 | 2026-06-24 | 2026-06-26 | 7 | 21 | 20 | 95.2 | TREMIE | 21 | TREMIE-21-7 | 2026-10-22 | NUEVO | 2026-10-22 | 11.76 | -1
27914 - ALBURA PPTO C | 203 | T210200000 | Concreto | Plataforma # 127 | 2026-06-18 | 2026-07-16 | 2026-07-16 | 28 | 21 | 29.2 | 139 | AUTOCOMPAC | 21 | AUTOCOMPAC-21-28 | 2026-10-22 | NUEVO | 2026-10-22 |  | 8.2
27914 - ALBURA PPTO C | 203 | T210200000 | Concreto | Plataforma # 127 | 2026-06-18 | 2026-07-16 | 2026-07-16 | 28 | 21 | 29 | 138.1 | AUTOCOMPAC | 21 | AUTOCOMPAC-21-28 | 2026-10-22 | NUEVO | 2026-10-22 |  | 8
27914 - ALBURA PPTO C | 203 | T210200000 | Concreto | Plataforma # 127 | 2026-06-18 | 2026-07-16 | 2026-07-16 | 28 | 21 | 29.8 | 141.9 | AUTOCOMPAC | 21 | AUTOCOMPAC-21-28 | 2026-10-22 | NUEVO | 2026-10-22 |  | 8.8
27914 - ALBURA PPTO C | 203 | 3000 | Concreto | Pilote plataforma 127 | 2026-06-18 | 2026-07-02 | 2026-07-02 | 14 | 21 | 24.5 | 116.7 | TREMIE | 21 | TREMIE-21-14 | 2026-10-22 | NUEVO | 2026-10-22 | 14.84 | 3.5
27914 - ALBURA PPTO C | 203 | 3000 | Concreto | Pilote plataforma 127 | 2026-06-18 | 2026-07-02 | 2026-07-02 | 14 | 21 | 24.5 | 116.7 | TREMIE | 21 | TREMIE-21-14 | 2026-10-22 | NUEVO | 2026-10-22 | 14.84 | 3.5
27914 - ALBURA PPTO C | 203 | 3000 | Concreto | Pilote plataforma 127 | 2026-06-18 | 2026-07-02 | 2026-07-02 | 14 | 21 | 24.5 | 116.7 | TREMIE | 21 | TREMIE-21-14 | 2026-10-22 | NUEVO | 2026-10-22 | 14.84 | 3.5
27914 - ALBURA PPTO C | 203 | 3000 | Concreto | Pilote plataforma 127 | 2026-06-18 | 2026-06-25 | 2026-06-26 | 7 | 21 | 22.6 | 107.6 | TREMIE | 21 | TREMIE-21-7 | 2026-10-22 | NUEVO | 2026-10-22 | 11.76 | 1.6
27914 - ALBURA PPTO C | 203 | 3000 | Concreto | Pilote plataforma 127 | 2026-06-18 | 2026-06-25 | 2026-06-26 | 7 | 21 | 23.9 | 113.8 | TREMIE | 21 | TREMIE-21-7 | 2026-10-22 | NUEVO | 2026-10-22 | 11.76 | 2.9
27914 - ALBURA PPTO C | 203 | 3000 | Concreto | Pilote plataforma 127 | 2026-06-18 | 2026-06-25 | 2026-06-26 | 7 | 21 | 22.8 | 108.6 | TREMIE | 21 | TREMIE-21-7 | 2026-10-22 | NUEVO | 2026-10-22 | 11.76 | 1.8
27914 - ALBURA PPTO C | 204 | T210200000 | Concreto | Plataforma #25- #26 y #50 | 2026-06-19 | 2026-07-17 | 2026-07-17 | 28 | 21 | 33.2 | 158.1 | AUTOCOMPAC | 21 | AUTOCOMPAC-21-28 | 2026-10-22 | NUEVO | 2026-10-22 |  | 12.2
27914 - ALBURA PPTO C | 204 | T210200000 | Concreto | Plataforma #25- #26 y #50 | 2026-06-19 | 2026-07-17 | 2026-07-17 | 28 | 21 | 33.4 | 159 | AUTOCOMPAC | 21 | AUTOCOMPAC-21-28 | 2026-10-22 | NUEVO | 2026-10-22 |  | 12.4
27914 - ALBURA PPTO C | 204 | T210200000 | Concreto | Plataforma #25- #26 y #50 | 2026-06-19 | 2026-07-17 | 2026-07-17 | 28 | 21 | 33.2 | 158.1 | AUTOCOMPAC | 21 | AUTOCOMPAC-21-28 | 2026-10-22 | NUEVO | 2026-10-22 |  | 12.2
27914 - ALBURA PPTO C | 204 | 3000 | Concreto | Pilote plataforma 15 - 16 y 50 | 2026-06-19 | 2026-07-03 | 2026-07-06 | 14 | 21 | 26.1 | 124.3 | TREMIE | 21 | TREMIE-21-14 | 2026-10-22 | NUEVO | 2026-10-22 | 14.84 | 5.1
27914 - ALBURA PPTO C | 204 | 3000 | Concreto | Pilote plataforma 15 - 16 y 50 | 2026-06-19 | 2026-07-03 | 2026-07-06 | 14 | 21 | 25.7 | 122.4 | TREMIE | 21 | TREMIE-21-14 | 2026-10-22 | NUEVO | 2026-10-22 | 14.84 | 4.7
27914 - ALBURA PPTO C | 204 | 3000 | Concreto | Pilote plataforma 15 - 16 y 50 | 2026-06-19 | 2026-07-03 | 2026-07-06 | 14 | 21 | 25.4 | 121 | TREMIE | 21 | TREMIE-21-14 | 2026-10-22 | NUEVO | 2026-10-22 | 14.84 | 4.4
27914 - ALBURA PPTO C | 204 | 3000 | Concreto | Pilote plataforma 15 - 16 y 50 | 2026-06-19 | 2026-06-26 | 2026-06-30 | 7 | 21 | 23.7 | 112.9 | TREMIE | 21 | TREMIE-21-7 | 2026-10-22 | NUEVO | 2026-10-22 | 11.76 | 2.7
27914 - ALBURA PPTO C | 204 | 3000 | Concreto | Pilote plataforma 15 - 16 y 50 | 2026-06-19 | 2026-06-26 | 2026-06-30 | 7 | 21 | 24 | 114.3 | TREMIE | 21 | TREMIE-21-7 | 2026-10-22 | NUEVO | 2026-10-22 | 11.76 | 3
27914 - ALBURA PPTO C | 204 | 3000 | Concreto | Pilote plataforma 15 - 16 y 50 | 2026-06-19 | 2026-06-26 | 2026-06-30 | 7 | 21 | 23.8 | 113.3 | TREMIE | 21 | TREMIE-21-7 | 2026-10-22 | NUEVO | 2026-10-22 | 11.76 | 2.8
27914 - ALBURA PPTO C | 205 | T210200000 | Concreto | Plataforma #15- #16 y #50 | 2026-06-19 | 2026-07-17 | 2026-07-17 | 28 | 21 | 32.3 | 153.8 | AUTOCOMPAC | 21 | AUTOCOMPAC-21-28 | 2026-10-22 | NUEVO | 2026-10-22 |  | 11.3
27914 - ALBURA PPTO C | 205 | T210200000 | Concreto | Plataforma #15- #16 y #50 | 2026-06-19 | 2026-07-17 | 2026-07-17 | 28 | 21 | 31.4 | 149.5 | AUTOCOMPAC | 21 | AUTOCOMPAC-21-28 | 2026-10-22 | NUEVO | 2026-10-22 |  | 10.4
27914 - ALBURA PPTO C | 205 | T210200000 | Concreto | Plataforma #15- #16 y #50 | 2026-06-19 | 2026-07-17 | 2026-07-17 | 28 | 21 | 31.2 | 148.6 | AUTOCOMPAC | 21 | AUTOCOMPAC-21-28 | 2026-10-22 | NUEVO | 2026-10-22 |  | 10.2
27914 - ALBURA PPTO C | 205 | 3000 | Concreto | Pilote plataforma 15 - 16 y 50 | 2026-06-19 | 2026-07-03 | 2026-07-06 | 14 | 21 | 25 | 119 | TREMIE | 21 | TREMIE-21-14 | 2026-10-22 | NUEVO | 2026-10-22 | 14.84 | 4
27914 - ALBURA PPTO C | 205 | 3000 | Concreto | Pilote plataforma 15 - 16 y 50 | 2026-06-19 | 2026-07-03 | 2026-07-06 | 14 | 21 | 25.1 | 119.5 | TREMIE | 21 | TREMIE-21-14 | 2026-10-22 | NUEVO | 2026-10-22 | 14.84 | 4.1
27914 - ALBURA PPTO C | 205 | 3000 | Concreto | Pilote plataforma 15 - 16 y 50 | 2026-06-19 | 2026-07-03 | 2026-07-06 | 14 | 21 | 25.7 | 122.4 | TREMIE | 21 | TREMIE-21-14 | 2026-10-22 | NUEVO | 2026-10-22 | 14.84 | 4.7
27914 - ALBURA PPTO C | 205 | 3000 | Concreto | Pilote plataforma 15 - 16 y 50 | 2026-06-19 | 2026-06-26 | 2026-06-30 | 7 | 21 | 24.3 | 115.7 | TREMIE | 21 | TREMIE-21-7 | 2026-10-22 | NUEVO | 2026-10-22 | 11.76 | 3.3
27914 - ALBURA PPTO C | 205 | 3000 | Concreto | Pilote plataforma 15 - 16 y 50 | 2026-06-19 | 2026-06-26 | 2026-06-30 | 7 | 21 | 23.3 | 111 | TREMIE | 21 | TREMIE-21-7 | 2026-10-22 | NUEVO | 2026-10-22 | 11.76 | 2.3
27914 - ALBURA PPTO C | 205 | 3000 | Concreto | Pilote plataforma 15 - 16 y 50 | 2026-06-19 | 2026-06-26 | 2026-06-30 | 7 | 21 | 24 | 114.3 | TREMIE | 21 | TREMIE-21-7 | 2026-10-22 | NUEVO | 2026-10-22 | 11.76 | 3
27914 - ALBURA PPTO C | 206 | T210 200000 | Concreto | Plataforma #96 #51 #23 | 2026-06-20 | 2026-07-18 | 2026-07-21 | 28 | 21 | 31.6 | 150.5 | AUTOCOMPAC | 21 | AUTOCOMPAC-21-28 | 2026-10-22 | NUEVO | 2026-10-22 |  | 10.6
27914 - ALBURA PPTO C | 206 | T210 200000 | Concreto | Plataforma #96 #51 #23 | 2026-06-20 | 2026-07-18 | 2026-07-21 | 28 | 21 | 31.9 | 151.9 | AUTOCOMPAC | 21 | AUTOCOMPAC-21-28 | 2026-10-22 | NUEVO | 2026-10-22 |  | 10.9
27914 - ALBURA PPTO C | 206 | T210 200000 | Concreto | Plataforma #96 #51 #23 | 2026-06-20 | 2026-07-18 | 2026-07-21 | 28 | 21 | 31 | 147.6 | AUTOCOMPAC | 21 | AUTOCOMPAC-21-28 | 2026-10-22 | NUEVO | 2026-10-22 |  | 10
27914 - ALBURA PPTO C | 206 | 3000 | Concreto | Pilote plataforma #96 #51 #23 | 2026-06-20 | 2026-07-04 | 2026-07-06 | 14 | 21 | 26.9 | 128.1 | TREMIE | 21 | TREMIE-21-14 | 2026-10-22 | NUEVO | 2026-10-22 | 14.84 | 5.9
27914 - ALBURA PPTO C | 206 | 3000 | Concreto | Pilote plataforma #96 #51 #23 | 2026-06-20 | 2026-07-04 | 2026-07-06 | 14 | 21 | 26.9 | 128.1 | TREMIE | 21 | TREMIE-21-14 | 2026-10-22 | NUEVO | 2026-10-22 | 14.84 | 5.9
27914 - ALBURA PPTO C | 206 | 3000 | Concreto | Pilote plataforma #96 #51 #23 | 2026-06-20 | 2026-07-04 | 2026-07-06 | 14 | 21 | 27.6 | 131.4 | TREMIE | 21 | TREMIE-21-14 | 2026-10-22 | NUEVO | 2026-10-22 | 14.84 | 6.6
27914 - ALBURA PPTO C | 206 | 3000 | Concreto | Pilote plataforma #96 #51 #23 | 2026-06-20 | 2026-06-27 | 2026-06-30 | 7 | 21 | 20.8 | 99 | TREMIE | 21 | TREMIE-21-7 | 2026-10-22 | NUEVO | 2026-10-22 | 11.76 | -0.2
27914 - ALBURA PPTO C | 206 | 3000 | Concreto | Pilote plataforma #96 #51 #23 | 2026-06-20 | 2026-06-27 | 2026-06-30 | 7 | 21 | 20.4 | 97.1 | TREMIE | 21 | TREMIE-21-7 | 2026-10-22 | NUEVO | 2026-10-22 | 11.76 | -0.6
27914 - ALBURA PPTO C | 206 | 3000 | Concreto | Pilote plataforma #96 #51 #23 | 2026-06-20 | 2026-06-27 | 2026-06-30 | 7 | 21 | 20.3 | 96.7 | TREMIE | 21 | TREMIE-21-7 | 2026-10-22 | NUEVO | 2026-10-22 | 11.76 | -0.7
27914 - ALBURA PPTO C | 207 | T210 200000 | Concreto | Pilote plataforma #96 #51 #23 | 2026-06-20 | 2026-07-18 | 2026-07-21 | 28 | 21 | 30.9 | 147.1 | TREMIE | 21 | TREMIE-21-28 | 2026-10-22 | NUEVO | 2026-10-22 | 21 | 9.9
27914 - ALBURA PPTO C | 207 | T210 200000 | Concreto | Pilote plataforma #96 #51 #23 | 2026-06-20 | 2026-07-18 | 2026-07-21 | 28 | 21 | 30.1 | 143.3 | TREMIE | 21 | TREMIE-21-28 | 2026-10-22 | NUEVO | 2026-10-22 | 21 | 9.1
27914 - ALBURA PPTO C | 207 | T210 200000 | Concreto | Pilote plataforma #96 #51 #23 | 2026-06-20 | 2026-07-18 | 2026-07-21 | 28 | 21 | 30.4 | 144.8 | TREMIE | 21 | TREMIE-21-28 | 2026-10-22 | NUEVO | 2026-10-22 | 21 | 9.4
27914 - ALBURA PPTO C | 207 | 3000 | Concreto | Pilote plataforma #96 #51 #23 | 2026-06-20 | 2026-07-04 | 2026-07-06 | 14 | 21 | 27.3 | 130 | TREMIE | 21 | TREMIE-21-14 | 2026-10-22 | NUEVO | 2026-10-22 | 14.84 | 6.3
27914 - ALBURA PPTO C | 207 | 3000 | Concreto | Pilote plataforma #96 #51 #23 | 2026-06-20 | 2026-07-04 | 2026-07-06 | 14 | 21 | 27.6 | 131.4 | TREMIE | 21 | TREMIE-21-14 | 2026-10-22 | NUEVO | 2026-10-22 | 14.84 | 6.6
27914 - ALBURA PPTO C | 207 | 3000 | Concreto | Pilote plataforma #96 #51 #23 | 2026-06-20 | 2026-07-04 | 2026-07-06 | 14 | 21 | 27.3 | 130 | TREMIE | 21 | TREMIE-21-14 | 2026-10-22 | NUEVO | 2026-10-22 | 14.84 | 6.3
27914 - ALBURA PPTO C | 207 | 3000 | Concreto | Pilote plataforma #96 #51 #23 | 2026-06-20 | 2026-06-27 | 2026-06-30 | 7 | 21 | 20 | 95.2 | TREMIE | 21 | TREMIE-21-7 | 2026-10-22 | NUEVO | 2026-10-22 | 11.76 | -1
27914 - ALBURA PPTO C | 207 | 3000 | Concreto | Pilote plataforma #96 #51 #23 | 2026-06-20 | 2026-06-27 | 2026-06-30 | 7 | 21 | 20.1 | 95.7 | TREMIE | 21 | TREMIE-21-7 | 2026-10-22 | NUEVO | 2026-10-22 | 11.76 | -0.9
27914 - ALBURA PPTO C | 207 | 3000 | Concreto | Pilote plataforma #96 #51 #23 | 2026-06-20 | 2026-06-27 | 2026-06-30 | 7 | 21 | 20.5 | 97.6 | TREMIE | 21 | TREMIE-21-7 | 2026-10-22 | NUEVO | 2026-10-22 | 11.76 | -0.5
27914 - ALBURA PPTO C | 208 | T210 200000 | Concreto | Pilote plataforma #100 #124 | 2026-06-22 | 2026-07-20 | 2026-07-21 | 28 | 21 | 30.6 | 145.7 | TREMIE | 21 | TREMIE-21-28 | 2026-10-22 | NUEVO | 2026-10-22 | 21 | 9.6
27914 - ALBURA PPTO C | 208 | T210 200000 | Concreto | Pilote plataforma #100 #124 | 2026-06-22 | 2026-07-20 | 2026-07-21 | 28 | 21 | 30.6 | 145.7 | TREMIE | 21 | TREMIE-21-28 | 2026-10-22 | NUEVO | 2026-10-22 | 21 | 9.6
27914 - ALBURA PPTO C | 208 | T210 200000 | Concreto | Pilote plataforma #100 #124 | 2026-06-22 | 2026-07-20 | 2026-07-21 | 28 | 21 | 30.3 | 144.3 | TREMIE | 21 | TREMIE-21-28 | 2026-10-22 | NUEVO | 2026-10-22 | 21 | 9.3
27914 - ALBURA PPTO C | 208 | 3000 | Concreto | Pilote plataforma #100 #124 | 2026-06-22 | 2026-07-06 | 2026-07-07 | 14 | 21 | 24.9 | 118.6 | TREMIE | 21 | TREMIE-21-14 | 2026-10-22 | NUEVO | 2026-10-22 | 14.84 | 3.9
27914 - ALBURA PPTO C | 208 | 3000 | Concreto | Pilote plataforma #100 #124 | 2026-06-22 | 2026-07-06 | 2026-07-07 | 14 | 21 | 25.2 | 120 | TREMIE | 21 | TREMIE-21-14 | 2026-10-22 | NUEVO | 2026-10-22 | 14.84 | 4.2
27914 - ALBURA PPTO C | 208 | 3000 | Concreto | Pilote plataforma #100 #124 | 2026-06-22 | 2026-07-06 | 2026-07-07 | 14 | 21 | 25.1 | 119.5 | TREMIE | 21 | TREMIE-21-14 | 2026-10-22 | NUEVO | 2026-10-22 | 14.84 | 4.1
27914 - ALBURA PPTO C | 208 | 3000 | Concreto | Pilote plataforma #100 #124 | 2026-06-22 | 2026-06-29 | 2026-07-02 | 7 | 21 | 22.1 | 105.2 | TREMIE | 21 | TREMIE-21-7 | 2026-10-22 | NUEVO | 2026-10-22 | 11.76 | 1.1
27914 - ALBURA PPTO C | 208 | 3000 | Concreto | Pilote plataforma #100 #124 | 2026-06-22 | 2026-06-29 | 2026-07-02 | 7 | 21 | 22.9 | 109 | TREMIE | 21 | TREMIE-21-7 | 2026-10-22 | NUEVO | 2026-10-22 | 11.76 | 1.9
27914 - ALBURA PPTO C | 208 | 3000 | Concreto | Pilote plataforma #100 #124 | 2026-06-22 | 2026-06-29 | 2026-07-02 | 7 | 21 | 21.2 | 101 | TREMIE | 21 | TREMIE-21-7 | 2026-10-22 | NUEVO | 2026-10-22 | 11.76 | 0.2
27914 - ALBURA PPTO C | 209 | T210 200000 | Concreto | Pilote plataforma #06 #11 #12 | 2026-06-23 | 2026-07-21 | 2026-07-22 | 28 | 21 | 28.4 | 135.2 | TREMIE | 21 | TREMIE-21-28 | 2026-10-22 | NUEVO | 2026-10-22 | 21 | 7.4
27914 - ALBURA PPTO C | 209 | T210 200000 | Concreto | Pilote plataforma #06 #11 #12 | 2026-06-23 | 2026-07-21 | 2026-07-22 | 28 | 21 | 27.6 | 131.4 | TREMIE | 21 | TREMIE-21-28 | 2026-10-22 | NUEVO | 2026-10-22 | 21 | 6.6
27914 - ALBURA PPTO C | 209 | T210 200000 | Concreto | Pilote plataforma #06 #11 #12 | 2026-06-23 | 2026-07-21 | 2026-07-22 | 28 | 21 | 27.9 | 132.9 | TREMIE | 21 | TREMIE-21-28 | 2026-10-22 | NUEVO | 2026-10-22 | 21 | 6.9
27914 - ALBURA PPTO C | 209 | 3000 | Concreto | Pilote plataforma #06 #11 #12 | 2026-06-23 | 2026-07-07 | 2026-07-08 | 14 | 21 | 24.5 | 116.7 | TREMIE | 21 | TREMIE-21-14 | 2026-10-22 | NUEVO | 2026-10-22 | 14.84 | 3.5
27914 - ALBURA PPTO C | 209 | 3000 | Concreto | Pilote plataforma #06 #11 #12 | 2026-06-23 | 2026-07-07 | 2026-07-08 | 14 | 21 | 24.6 | 117.1 | TREMIE | 21 | TREMIE-21-14 | 2026-10-22 | NUEVO | 2026-10-22 | 14.84 | 3.6
27914 - ALBURA PPTO C | 209 | 3000 | Concreto | Pilote plataforma #06 #11 #12 | 2026-06-23 | 2026-07-07 | 2026-07-08 | 14 | 21 | 24.2 | 115.2 | TREMIE | 21 | TREMIE-21-14 | 2026-10-22 | NUEVO | 2026-10-22 | 14.84 | 3.2
27914 - ALBURA PPTO C | 209 | 3000 | Concreto | Pilote plataforma #06 #11 #12 | 2026-06-23 | 2026-06-30 | 2026-07-02 | 7 | 21 | 21.9 | 104.3 | TREMIE | 21 | TREMIE-21-7 | 2026-10-22 | NUEVO | 2026-10-22 | 11.76 | 0.9
27914 - ALBURA PPTO C | 209 | 3000 | Concreto | Pilote plataforma #06 #11 #12 | 2026-06-23 | 2026-06-30 | 2026-07-02 | 7 | 21 | 22.3 | 106.2 | TREMIE | 21 | TREMIE-21-7 | 2026-10-22 | NUEVO | 2026-10-22 | 11.76 | 1.3
27914 - ALBURA PPTO C | 209 | 3000 | Concreto | Pilote plataforma #06 #11 #12 | 2026-06-23 | 2026-06-30 | 2026-07-02 | 7 | 21 | 21.8 | 103.8 | TREMIE | 21 | TREMIE-21-7 | 2026-10-22 | NUEVO | 2026-10-22 | 11.76 | 0.8
27914 - ALBURA PPTO C | 21 | No especificado | Concreto | Pilote #8 Torre 4 | 2026-03-11 | 2026-04-08 | 2026-04-08 | 28 | 31 | 46.2 | 149 | TREMIE | 34 | TREMIE-34-28 | 2026-10-22 | NUEVO | 2026-10-22 |  | 15.2
27914 - ALBURA PPTO C | 21 | No especificado | Concreto | Pilote #8 Torre 4 | 2026-03-11 | 2026-04-08 | 2026-04-08 | 28 | 31 | 48.1 | 155.2 | TREMIE | 34 | TREMIE-34-28 | 2026-10-22 | NUEVO | 2026-10-22 |  | 17.1
27914 - ALBURA PPTO C | 21 | No especificado | Concreto | Pilote #8 Torre 4 | 2026-03-11 | 2026-04-08 | 2026-04-08 | 28 | 31 | 46.9 | 151.3 | TREMIE | 34 | TREMIE-34-28 | 2026-10-22 | NUEVO | 2026-10-22 |  | 15.9
27914 - ALBURA PPTO C | 21 | No especificado | Concreto | Pilote # 8 - Torre 4 | 2026-03-11 | 2026-03-25 | 2026-03-26 | 14 | 31 | 40.3 | 130 | TREMIE | 34 | TREMIE-34-14 | 2026-10-22 | NUEVO | 2026-10-22 |  | 9.3
27914 - ALBURA PPTO C | 21 | No especificado | Concreto | Pilote # 8 - Torre 4 | 2026-03-11 | 2026-03-25 | 2026-03-26 | 14 | 31 | 39.3 | 126.8 | TREMIE | 34 | TREMIE-34-14 | 2026-10-22 | NUEVO | 2026-10-22 |  | 8.3
27914 - ALBURA PPTO C | 21 | No especificado | Concreto | Pilote # 8 - Torre 4 | 2026-03-11 | 2026-03-25 | 2026-03-26 | 14 | 31 | 39.5 | 127.4 | TREMIE | 34 | TREMIE-34-14 | 2026-10-22 | NUEVO | 2026-10-22 |  | 8.5
27914 - ALBURA PPTO C | 21 | No especificado | Concreto | Pilote # 8 - Torre 4 | 2026-03-11 | 2026-03-18 | 2026-03-20 | 7 | 31 | 34.6 | 111.6 | TREMIE | 34 | TREMIE-34-7 | 2026-10-22 | NUEVO | 2026-10-22 |  | 3.6
27914 - ALBURA PPTO C | 21 | No especificado | Concreto | Pilote # 8 - Torre 4 | 2026-03-11 | 2026-03-18 | 2026-03-20 | 7 | 31 | 34.1 | 110 | TREMIE | 34 | TREMIE-34-7 | 2026-10-22 | NUEVO | 2026-10-22 |  | 3.1
27914 - ALBURA PPTO C | 21 | No especificado | Concreto | Pilote # 8 - Torre 4 | 2026-03-11 | 2026-03-18 | 2026-03-20 | 7 | 31 | 33.7 | 108.7 | TREMIE | 34 | TREMIE-34-7 | 2026-10-22 | NUEVO | 2026-10-22 |  | 2.7
27914 - ALBURA PPTO C | 210 | T210 200000 | Concreto | Pilote plataforma #49 #46 #52 | 2026-06-24 | 2026-07-22 | 2026-07-22 | 28 | 21 | 27.3 | 130 | TREMIE | 21 | TREMIE-21-28 | 2026-10-22 | NUEVO | 2026-10-22 | 21 | 6.3
27914 - ALBURA PPTO C | 210 | T210 200000 | Concreto | Pilote plataforma #49 #46 #52 | 2026-06-24 | 2026-07-22 | 2026-07-22 | 28 | 21 | 27.5 | 131 | TREMIE | 21 | TREMIE-21-28 | 2026-10-22 | NUEVO | 2026-10-22 | 21 | 6.5
27914 - ALBURA PPTO C | 210 | T210 200000 | Concreto | Pilote plataforma #49 #46 #52 | 2026-06-24 | 2026-07-22 | 2026-07-22 | 28 | 21 | 28 | 133.3 | TREMIE | 21 | TREMIE-21-28 | 2026-10-22 | NUEVO | 2026-10-22 | 21 | 7
27914 - ALBURA PPTO C | 210 | 3000 | Concreto | Pilote plataforma #49 #46 #52 | 2026-06-24 | 2026-07-08 | 2026-07-08 | 14 | 21 | 25.1 | 119.5 | TREMIE | 21 | TREMIE-21-14 | 2026-10-22 | NUEVO | 2026-10-22 | 14.84 | 4.1
27914 - ALBURA PPTO C | 210 | 3000 | Concreto | Pilote plataforma #49 #46 #52 | 2026-06-24 | 2026-07-08 | 2026-07-08 | 14 | 21 | 25.2 | 120 | TREMIE | 21 | TREMIE-21-14 | 2026-10-22 | NUEVO | 2026-10-22 | 14.84 | 4.2
27914 - ALBURA PPTO C | 210 | 3000 | Concreto | Pilote plataforma #49 #46 #52 | 2026-06-24 | 2026-07-08 | 2026-07-08 | 14 | 21 | 25 | 119 | TREMIE | 21 | TREMIE-21-14 | 2026-10-22 | NUEVO | 2026-10-22 | 14.84 | 4
27914 - ALBURA PPTO C | 210 | 3000 | Concreto | Pilote plataforma #49 #46 #52 | 2026-06-24 | 2026-07-01 | 2026-07-02 | 7 | 21 | 21.9 | 104.3 | TREMIE | 21 | TREMIE-21-7 | 2026-10-22 | NUEVO | 2026-10-22 | 11.76 | 0.9
27914 - ALBURA PPTO C | 210 | 3000 | Concreto | Pilote plataforma #49 #46 #52 | 2026-06-24 | 2026-07-01 | 2026-07-02 | 7 | 21 | 21.9 | 104.3 | TREMIE | 21 | TREMIE-21-7 | 2026-10-22 | NUEVO | 2026-10-22 | 11.76 | 0.9
27914 - ALBURA PPTO C | 210 | 3000 | Concreto | Pilote plataforma #49 #46 #52 | 2026-06-24 | 2026-07-01 | 2026-07-02 | 7 | 21 | 22.8 | 108.6 | TREMIE | 21 | TREMIE-21-7 | 2026-10-22 | NUEVO | 2026-10-22 | 11.76 | 1.8
27914 - ALBURA PPTO C | 211 | T2102000000 | Concreto | Pilote plataforma #49 - #46 - #25 | 2026-06-24 | 2026-07-22 | 2026-07-22 | 28 | 21 | 29.4 | 140 | TREMIE | 21 | TREMIE-21-28 | 2026-10-22 | NUEVO | 2026-10-22 | 21 | 8.4
27914 - ALBURA PPTO C | 211 | T2102000000 | Concreto | Pilote plataforma #49 - #46 - #25 | 2026-06-24 | 2026-07-22 | 2026-07-22 | 28 | 21 | 28.5 | 135.7 | TREMIE | 21 | TREMIE-21-28 | 2026-10-22 | NUEVO | 2026-10-22 | 21 | 7.5
27914 - ALBURA PPTO C | 211 | T2102000000 | Concreto | Pilote plataforma #49 - #46 - #25 | 2026-06-24 | 2026-07-22 | 2026-07-22 | 28 | 21 | 28.6 | 136.2 | TREMIE | 21 | TREMIE-21-28 | 2026-10-22 | NUEVO | 2026-10-22 | 21 | 7.6
27914 - ALBURA PPTO C | 211 | 3000 | Concreto | Pilote plataforma #49 #46 #52 | 2026-06-24 | 2026-07-08 | 2026-07-08 | 14 | 21 | 25.8 | 122.9 | TREMIE | 21 | TREMIE-21-14 | 2026-10-22 | NUEVO | 2026-10-22 | 14.84 | 4.8
27914 - ALBURA PPTO C | 211 | 3000 | Concreto | Pilote plataforma #49 #46 #52 | 2026-06-24 | 2026-07-08 | 2026-07-08 | 14 | 21 | 25.5 | 121.4 | TREMIE | 21 | TREMIE-21-14 | 2026-10-22 | NUEVO | 2026-10-22 | 14.84 | 4.5
27914 - ALBURA PPTO C | 211 | 3000 | Concreto | Pilote plataforma #49 #46 #52 | 2026-06-24 | 2026-07-08 | 2026-07-08 | 14 | 21 | 26 | 123.8 | TREMIE | 21 | TREMIE-21-14 | 2026-10-22 | NUEVO | 2026-10-22 | 14.84 | 5
27914 - ALBURA PPTO C | 211 | 3000 | Concreto | Pilote plataforma #49 #46 #52 | 2026-06-24 | 2026-07-01 | 2026-07-02 | 7 | 21 | 22.8 | 108.6 | TREMIE | 21 | TREMIE-21-7 | 2026-10-22 | NUEVO | 2026-10-22 | 11.76 | 1.8
27914 - ALBURA PPTO C | 211 | 3000 | Concreto | Pilote plataforma #49 #46 #52 | 2026-06-24 | 2026-07-01 | 2026-07-02 | 7 | 21 | 22.1 | 105.2 | TREMIE | 21 | TREMIE-21-7 | 2026-10-22 | NUEVO | 2026-10-22 | 11.76 | 1.1
27914 - ALBURA PPTO C | 211 | 3000 | Concreto | Pilote plataforma #49 #46 #52 | 2026-06-24 | 2026-07-01 | 2026-07-02 | 7 | 21 | 22.4 | 106.7 | TREMIE | 21 | TREMIE-21-7 | 2026-10-22 | NUEVO | 2026-10-22 | 11.76 | 1.4
27914 - ALBURA PPTO C | 212 | T2102000000 | Concreto | Pilote plataforma #86 - #71 - #126 | 2026-06-25 | 2026-07-23 | 2026-07-24 | 28 | 21 | 29.8 | 141.9 | TREMIE | 21 | TREMIE-21-28 | 2026-10-22 | NUEVO | 2026-10-22 | 21 | 8.8
27914 - ALBURA PPTO C | 212 | T2102000000 | Concreto | Pilote plataforma #86 - #71 - #126 | 2026-06-25 | 2026-07-23 | 2026-07-24 | 28 | 21 | 30.6 | 145.7 | TREMIE | 21 | TREMIE-21-28 | 2026-10-22 | NUEVO | 2026-10-22 | 21 | 9.6
27914 - ALBURA PPTO C | 212 | T2102000000 | Concreto | Pilote plataforma #86 - #71 - #126 | 2026-06-25 | 2026-07-23 | 2026-07-24 | 28 | 21 | 29.3 | 139.5 | TREMIE | 21 | TREMIE-21-28 | 2026-10-22 | NUEVO | 2026-10-22 | 21 | 8.3
27914 - ALBURA PPTO C | 212 | 3000 | Concreto | Pilote plataforma #71 #126 | 2026-06-25 | 2026-07-09 | 2026-07-10 | 14 | 21 | 24.6 | 117.1 | TREMIE | 21 | TREMIE-21-14 | 2026-10-22 | NUEVO | 2026-10-22 | 14.84 | 3.6
27914 - ALBURA PPTO C | 212 | 3000 | Concreto | Pilote plataforma #71 #126 | 2026-06-25 | 2026-07-09 | 2026-07-10 | 14 | 21 | 23.8 | 113.3 | TREMIE | 21 | TREMIE-21-14 | 2026-10-22 | NUEVO | 2026-10-22 | 14.84 | 2.8
27914 - ALBURA PPTO C | 212 | 3000 | Concreto | Pilote plataforma #71 #126 | 2026-06-25 | 2026-07-09 | 2026-07-10 | 14 | 21 | 24.5 | 116.7 | TREMIE | 21 | TREMIE-21-14 | 2026-10-22 | NUEVO | 2026-10-22 | 14.84 | 3.5
27914 - ALBURA PPTO C | 212 | 3000 | Concreto | Pilote plataforma #71 #126 | 2026-06-25 | 2026-07-02 | 2026-07-02 | 7 | 21 | 19.7 | 93.8 | TREMIE | 21 | TREMIE-21-7 | 2026-10-22 | NUEVO | 2026-10-22 | 11.76 | -1.3
27914 - ALBURA PPTO C | 212 | 3000 | Concreto | Pilote plataforma #71 #126 | 2026-06-25 | 2026-07-02 | 2026-07-02 | 7 | 21 | 20.2 | 96.2 | TREMIE | 21 | TREMIE-21-7 | 2026-10-22 | NUEVO | 2026-10-22 | 11.76 | -0.8
27914 - ALBURA PPTO C | 212 | 3000 | Concreto | Pilote plataforma #71 #126 | 2026-06-25 | 2026-07-02 | 2026-07-02 | 7 | 21 | 19.2 | 91.4 | TREMIE | 21 | TREMIE-21-7 | 2026-10-22 | NUEVO | 2026-10-22 | 11.76 | -1.8
27914 - ALBURA PPTO C | 213 | T2102000000 | Concreto | Pilote plataforma #128 - #02 | 2026-06-26 | 2026-07-24 | 2026-07-24 | 28 | 21 | 31.6 | 150.5 | TREMIE | 21 | TREMIE-21-28 | 2026-10-22 | NUEVO | 2026-10-22 | 21 | 10.6
27914 - ALBURA PPTO C | 213 | T2102000000 | Concreto | Pilote plataforma #128 - #02 | 2026-06-26 | 2026-07-24 | 2026-07-24 | 28 | 21 | 31.9 | 151.9 | TREMIE | 21 | TREMIE-21-28 | 2026-10-22 | NUEVO | 2026-10-22 | 21 | 10.9
27914 - ALBURA PPTO C | 213 | T2102000000 | Concreto | Pilote plataforma #128 - #02 | 2026-06-26 | 2026-07-24 | 2026-07-24 | 28 | 21 | 32.3 | 153.8 | TREMIE | 21 | TREMIE-21-28 | 2026-10-22 | NUEVO | 2026-10-22 | 21 | 11.3
27914 - ALBURA PPTO C | 213 | 3000 | Concreto | Pilote plataforma #128 | 2026-06-26 | 2026-07-10 | 2026-07-10 | 14 | 21 | 26 | 123.8 | TREMIE | 21 | TREMIE-21-14 | 2026-10-22 | NUEVO | 2026-10-22 | 14.84 | 5
27914 - ALBURA PPTO C | 213 | 3000 | Concreto | Pilote plataforma #128 | 2026-06-26 | 2026-07-10 | 2026-07-10 | 14 | 21 | 25.9 | 123.3 | TREMIE | 21 | TREMIE-21-14 | 2026-10-22 | NUEVO | 2026-10-22 | 14.84 | 4.9
27914 - ALBURA PPTO C | 213 | 3000 | Concreto | Pilote plataforma #128 | 2026-06-26 | 2026-07-10 | 2026-07-10 | 14 | 21 | 25.8 | 122.9 | TREMIE | 21 | TREMIE-21-14 | 2026-10-22 | NUEVO | 2026-10-22 | 14.84 | 4.8
27914 - ALBURA PPTO C | 213 | 3000 | Concreto | Pilote plataforma #128 #02 | 2026-06-26 | 2026-07-03 | 2026-07-06 | 7 | 21 | 22.2 | 105.7 | TREMIE | 21 | TREMIE-21-7 | 2026-10-22 | NUEVO | 2026-10-22 | 11.76 | 1.2
27914 - ALBURA PPTO C | 213 | 3000 | Concreto | Pilote plataforma #128 #02 | 2026-06-26 | 2026-07-03 | 2026-07-06 | 7 | 21 | 21.8 | 103.8 | TREMIE | 21 | TREMIE-21-7 | 2026-10-22 | NUEVO | 2026-10-22 | 11.76 | 0.8
27914 - ALBURA PPTO C | 213 | 3000 | Concreto | Pilote plataforma #128 #02 | 2026-06-26 | 2026-07-03 | 2026-07-06 | 7 | 21 | 22.4 | 106.7 | TREMIE | 21 | TREMIE-21-7 | 2026-10-22 | NUEVO | 2026-10-22 | 11.76 | 1.4
27914 - ALBURA PPTO C | 214 | T2102000000 | Concreto | Pilote plataforma #04 - #33 | 2026-06-27 | 2026-07-25 | 2026-07-28 | 28 | 21 | 29.6 | 141 | TREMIE | 21 | TREMIE-21-28 | 2026-10-22 | NUEVO | 2026-10-22 | 21 | 8.6
27914 - ALBURA PPTO C | 214 | T2102000000 | Concreto | Pilote plataforma #04 - #33 | 2026-06-27 | 2026-07-25 | 2026-07-28 | 28 | 21 | 30 | 142.9 | TREMIE | 21 | TREMIE-21-28 | 2026-10-22 | NUEVO | 2026-10-22 | 21 | 9
27914 - ALBURA PPTO C | 214 | T2102000000 | Concreto | Pilote plataforma #04 - #33 | 2026-06-27 | 2026-07-25 | 2026-07-28 | 28 | 21 | 29.2 | 139 | TREMIE | 21 | TREMIE-21-28 | 2026-10-22 | NUEVO | 2026-10-22 | 21 | 8.2
27914 - ALBURA PPTO C | 214 | 3000 | Concreto | Pilote plataforma #04 #33 | 2026-06-27 | 2026-07-11 | 2026-07-15 | 14 | 21 | 25.3 | 120.5 | TREMIE | 21 | TREMIE-21-14 | 2026-10-22 | NUEVO | 2026-10-22 | 14.84 | 4.3
27914 - ALBURA PPTO C | 214 | 3000 | Concreto | Pilote plataforma #04 #33 | 2026-06-27 | 2026-07-11 | 2026-07-15 | 14 | 21 | 25.8 | 122.9 | TREMIE | 21 | TREMIE-21-14 | 2026-10-22 | NUEVO | 2026-10-22 | 14.84 | 4.8
27914 - ALBURA PPTO C | 214 | 3000 | Concreto | Pilote plataforma #04 #33 | 2026-06-27 | 2026-07-11 | 2026-07-15 | 14 | 21 | 25.5 | 121.4 | TREMIE | 21 | TREMIE-21-14 | 2026-10-22 | NUEVO | 2026-10-22 | 14.84 | 4.5
27914 - ALBURA PPTO C | 214 | 3000 | Concreto | Pilote plataforma #04 #33 | 2026-06-27 | 2026-07-04 | 2026-07-06 | 7 | 21 | 22.6 | 107.6 | TREMIE | 21 | TREMIE-21-7 | 2026-10-22 | NUEVO | 2026-10-22 | 11.76 | 1.6
27914 - ALBURA PPTO C | 214 | 3000 | Concreto | Pilote plataforma #04 #33 | 2026-06-27 | 2026-07-04 | 2026-07-06 | 7 | 21 | 21.9 | 104.3 | TREMIE | 21 | TREMIE-21-7 | 2026-10-22 | NUEVO | 2026-10-22 | 11.76 | 0.9
27914 - ALBURA PPTO C | 214 | 3000 | Concreto | Pilote plataforma #04 #33 | 2026-06-27 | 2026-07-04 | 2026-07-06 | 7 | 21 | 21.2 | 101 | TREMIE | 21 | TREMIE-21-7 | 2026-10-22 | NUEVO | 2026-10-22 | 11.76 | 0.2
27914 - ALBURA PPTO C | 215 | T2102000000 | Concreto | Pilote plataforma #01 - #30 | 2026-06-30 | 2026-07-28 | 2026-07-28 | 28 | 21 | 29.3 | 139.5 | TREMIE | 21 | TREMIE-21-28 | 2026-10-22 | NUEVO | 2026-10-22 | 21 | 8.3
27914 - ALBURA PPTO C | 215 | T2102000000 | Concreto | Pilote plataforma #01 - #30 | 2026-06-30 | 2026-07-28 | 2026-07-28 | 28 | 21 | 28.6 | 136.2 | TREMIE | 21 | TREMIE-21-28 | 2026-10-22 | NUEVO | 2026-10-22 | 21 | 7.6
27914 - ALBURA PPTO C | 215 | T2102000000 | Concreto | Pilote plataforma #01 - #30 | 2026-06-30 | 2026-07-28 | 2026-07-28 | 28 | 21 | 29.6 | 141 | TREMIE | 21 | TREMIE-21-28 | 2026-10-22 | NUEVO | 2026-10-22 | 21 | 8.6
27914 - ALBURA PPTO C | 215 | 3000 | Concreto | Pilote plataforma | 2026-06-30 | 2026-07-14 | 2026-07-17 | 14 | 21 | 25.7 | 122.4 | TREMIE | 21 | TREMIE-21-14 | 2026-10-22 | NUEVO | 2026-10-22 | 14.84 | 4.7
27914 - ALBURA PPTO C | 215 | 3000 | Concreto | Pilote plataforma | 2026-06-30 | 2026-07-14 | 2026-07-17 | 14 | 21 | 25.1 | 119.5 | TREMIE | 21 | TREMIE-21-14 | 2026-10-22 | NUEVO | 2026-10-22 | 14.84 | 4.1
27914 - ALBURA PPTO C | 215 | 3000 | Concreto | Pilote plataforma | 2026-06-30 | 2026-07-14 | 2026-07-17 | 14 | 21 | 24.9 | 118.6 | TREMIE | 21 | TREMIE-21-14 | 2026-10-22 | NUEVO | 2026-10-22 | 14.84 | 3.9
27914 - ALBURA PPTO C | 215 | 3000 | Concreto | Pilote plataforma | 2026-06-30 | 2026-07-07 | 2026-07-08 | 7 | 21 | 13.6 | 64.8 | TREMIE | 21 | TREMIE-21-7 | 2026-10-22 | NUEVO | 2026-10-22 | 11.76 | -7.4
27914 - ALBURA PPTO C | 215 | 3000 | Concreto | Pilote plataforma | 2026-06-30 | 2026-07-07 | 2026-07-08 | 7 | 21 | 13.6 | 64.8 | TREMIE | 21 | TREMIE-21-7 | 2026-10-22 | NUEVO | 2026-10-22 | 11.76 | -7.4
27914 - ALBURA PPTO C | 215 | 3000 | Concreto | Pilote plataforma | 2026-06-30 | 2026-07-07 | 2026-07-08 | 7 | 21 | 13.5 | 64.3 | TREMIE | 21 | TREMIE-21-7 | 2026-10-22 | NUEVO | 2026-10-22 | 11.76 | -7.5
27914 - ALBURA PPTO C | 216 | T210 200000 | Concreto | Pilote plataforma #53, 20, 28 | 2026-07-01 | 2026-07-29 | 2026-07-29 | 28 | 21 | 33.6 | 160 | TREMIE | 21 | TREMIE-21-28 | 2026-10-22 | NUEVO | 2026-10-22 | 21 | 12.6
27914 - ALBURA PPTO C | 216 | T210 200000 | Concreto | Pilote plataforma #53, 20, 28 | 2026-07-01 | 2026-07-29 | 2026-07-29 | 28 | 21 | 33.2 | 158.1 | TREMIE | 21 | TREMIE-21-28 | 2026-10-22 | NUEVO | 2026-10-22 | 21 | 12.2
27914 - ALBURA PPTO C | 216 | T210 200000 | Concreto | Pilote plataforma #53, 20, 28 | 2026-07-01 | 2026-07-29 | 2026-07-29 | 28 | 21 | 32.4 | 154.3 | TREMIE | 21 | TREMIE-21-28 | 2026-10-22 | NUEVO | 2026-10-22 | 21 | 11.4
27914 - ALBURA PPTO C | 216 | 3000 | Concreto | Pilote plataforma #53 #20 #28 | 2026-07-01 | 2026-07-15 | 2026-07-17 | 14 | 21 | 27.7 | 131.9 | TREMIE | 21 | TREMIE-21-14 | 2026-10-22 | NUEVO | 2026-10-22 | 14.84 | 6.7
27914 - ALBURA PPTO C | 216 | 3000 | Concreto | Pilote plataforma #53 #20 #28 | 2026-07-01 | 2026-07-15 | 2026-07-17 | 14 | 21 | 27.4 | 130.5 | TREMIE | 21 | TREMIE-21-14 | 2026-10-22 | NUEVO | 2026-10-22 | 14.84 | 6.4
27914 - ALBURA PPTO C | 216 | 3000 | Concreto | Pilote plataforma #53 #20 #28 | 2026-07-01 | 2026-07-15 | 2026-07-17 | 14 | 21 | 27.7 | 131.9 | TREMIE | 21 | TREMIE-21-14 | 2026-10-22 | NUEVO | 2026-10-22 | 14.84 | 6.7
27914 - ALBURA PPTO C | 216 | 3000 | Concreto | Pilote plataforma #53 #20 #28 | 2026-07-01 | 2026-07-08 | 2026-07-08 | 7 | 21 | 23.1 | 110 | TREMIE | 21 | TREMIE-21-7 | 2026-10-22 | NUEVO | 2026-10-22 | 11.76 | 2.1
27914 - ALBURA PPTO C | 216 | 3000 | Concreto | Pilote plataforma #53 #20 #28 | 2026-07-01 | 2026-07-08 | 2026-07-08 | 7 | 21 | 23 | 109.5 | TREMIE | 21 | TREMIE-21-7 | 2026-10-22 | NUEVO | 2026-10-22 | 11.76 | 2
27914 - ALBURA PPTO C | 216 | 3000 | Concreto | Pilote plataforma #53 #20 #28 | 2026-07-01 | 2026-07-08 | 2026-07-08 | 7 | 21 | 23.2 | 110.5 | TREMIE | 21 | TREMIE-21-7 | 2026-10-22 | NUEVO | 2026-10-22 | 11.76 | 2.2
27914 - ALBURA PPTO C | 217 | T210 200000 | Concreto | Pilote plataforma #59, 113, 36 | 2026-07-02 | 2026-07-30 | 2026-07-30 | 28 | 21 | 34.7 | 165.2 | TREMIE | 21 | TREMIE-21-28 | 2026-10-22 | NUEVO | 2026-10-22 | 21 | 13.7
27914 - ALBURA PPTO C | 217 | T210 200000 | Concreto | Pilote plataforma #59, 113, 36 | 2026-07-02 | 2026-07-30 | 2026-07-30 | 28 | 21 | 33.8 | 161 | TREMIE | 21 | TREMIE-21-28 | 2026-10-22 | NUEVO | 2026-10-22 | 21 | 12.8
27914 - ALBURA PPTO C | 217 | T210 200000 | Concreto | Pilote plataforma #59, 113, 36 | 2026-07-02 | 2026-07-30 | 2026-07-30 | 28 | 21 | 34.2 | 162.9 | TREMIE | 21 | TREMIE-21-28 | 2026-10-22 | NUEVO | 2026-10-22 | 21 | 13.2
27914 - ALBURA PPTO C | 217 | 3000 | Concreto | Pilote plataforma #59 #113 #36 | 2026-07-02 | 2026-07-16 | 2026-07-17 | 14 | 21 | 28.4 | 135.2 | TREMIE | 21 | TREMIE-21-14 | 2026-10-22 | NUEVO | 2026-10-22 | 14.84 | 7.4
27914 - ALBURA PPTO C | 217 | 3000 | Concreto | Pilote plataforma #59 #113 #36 | 2026-07-02 | 2026-07-16 | 2026-07-17 | 14 | 21 | 29.1 | 138.6 | TREMIE | 21 | TREMIE-21-14 | 2026-10-22 | NUEVO | 2026-10-22 | 14.84 | 8.1
27914 - ALBURA PPTO C | 217 | 3000 | Concreto | Pilote plataforma #59 #113 #36 | 2026-07-02 | 2026-07-16 | 2026-07-17 | 14 | 21 | 28.7 | 136.7 | TREMIE | 21 | TREMIE-21-14 | 2026-10-22 | NUEVO | 2026-10-22 | 14.84 | 7.7
27914 - ALBURA PPTO C | 217 | 3000 | Concreto | Pilote plataforma #59 #113 #36 | 2026-07-02 | 2026-07-09 | 2026-07-10 | 7 | 21 | 18.8 | 89.5 | TREMIE | 21 | TREMIE-21-7 | 2026-10-22 | NUEVO | 2026-10-22 | 11.76 | -2.2
27914 - ALBURA PPTO C | 217 | 3000 | Concreto | Pilote plataforma #59 #113 #36 | 2026-07-02 | 2026-07-09 | 2026-07-10 | 7 | 21 | 19 | 90.5 | TREMIE | 21 | TREMIE-21-7 | 2026-10-22 | NUEVO | 2026-10-22 | 11.76 | -2
27914 - ALBURA PPTO C | 217 | 3000 | Concreto | Pilote plataforma #59 #113 #36 | 2026-07-02 | 2026-07-09 | 2026-07-10 | 7 | 21 | 18.7 | 89 | TREMIE | 21 | TREMIE-21-7 | 2026-10-22 | NUEVO | 2026-10-22 | 11.76 | -2.3
27914 - ALBURA PPTO C | 218 | T210 200000 | Concreto | Pilote plataforma #84, 13, 03 | 2026-07-03 | 2026-07-31 | 2026-07-31 | 28 | 21 | 32.8 | 156.2 | TREMIE | 21 | TREMIE-21-28 | 2026-10-22 | NUEVO | 2026-10-22 | 21 | 11.8
27914 - ALBURA PPTO C | 218 | T210 200000 | Concreto | Pilote plataforma #84, 13, 03 | 2026-07-03 | 2026-07-31 | 2026-07-31 | 28 | 21 | 33.2 | 158.1 | TREMIE | 21 | TREMIE-21-28 | 2026-10-22 | NUEVO | 2026-10-22 | 21 | 12.2
27914 - ALBURA PPTO C | 218 | T210 200000 | Concreto | Pilote plataforma #84, 13, 03 | 2026-07-03 | 2026-07-31 | 2026-07-31 | 28 | 21 | 32.3 | 153.8 | TREMIE | 21 | TREMIE-21-28 | 2026-10-22 | NUEVO | 2026-10-22 | 21 | 11.3
27914 - ALBURA PPTO C | 218 | 3000 | Concreto | Pilote plataforma | 2026-07-03 | 2026-07-17 | 2026-07-23 | 14 | 21 | 27.3 | 130 | TREMIE | 21 | TREMIE-21-14 | 2026-10-22 | NUEVO | 2026-10-22 | 14.84 | 6.3
27914 - ALBURA PPTO C | 218 | 3000 | Concreto | Pilote plataforma | 2026-07-03 | 2026-07-17 | 2026-07-23 | 14 | 21 | 26.9 | 128.1 | TREMIE | 21 | TREMIE-21-14 | 2026-10-22 | NUEVO | 2026-10-22 | 14.84 | 5.9
27914 - ALBURA PPTO C | 218 | 3000 | Concreto | Pilote plataforma | 2026-07-03 | 2026-07-17 | 2026-07-23 | 14 | 21 | 26.8 | 127.6 | TREMIE | 21 | TREMIE-21-14 | 2026-10-22 | NUEVO | 2026-10-22 | 14.84 | 5.8
27914 - ALBURA PPTO C | 218 | 3000 | Concreto | Pilote plataforma | 2026-07-03 | 2026-07-10 | 2026-07-10 | 7 | 21 | 20.9 | 99.5 | TREMIE | 21 | TREMIE-21-7 | 2026-10-22 | NUEVO | 2026-10-22 | 11.76 | -0.1
27914 - ALBURA PPTO C | 218 | 3000 | Concreto | Pilote plataforma | 2026-07-03 | 2026-07-10 | 2026-07-10 | 7 | 21 | 23.3 | 111 | TREMIE | 21 | TREMIE-21-7 | 2026-10-22 | NUEVO | 2026-10-22 | 11.76 | 2.3
27914 - ALBURA PPTO C | 218 | 3000 | Concreto | Pilote plataforma | 2026-07-03 | 2026-07-10 | 2026-07-10 | 7 | 21 | 22.5 | 107.1 | TREMIE | 21 | TREMIE-21-7 | 2026-10-22 | NUEVO | 2026-10-22 | 11.76 | 1.5
27914 - ALBURA PPTO C | 219 | No especificado | Concreto | Base torre grua | 2026-07-03 | 2026-07-31 | 2026-07-31 | 28 | 21 | 48.2 | 229.5 | AUTOCOMPAC | 21 | AUTOCOMPAC-21-28 | 2026-10-22 | NUEVO | 2026-10-22 |  | 27.2
27914 - ALBURA PPTO C | 219 | No especificado | Concreto | Base torre grua | 2026-07-03 | 2026-07-31 | 2026-07-31 | 28 | 21 | 47 | 223.8 | AUTOCOMPAC | 21 | AUTOCOMPAC-21-28 | 2026-10-22 | NUEVO | 2026-10-22 |  | 26
27914 - ALBURA PPTO C | 219 | No especificado | Concreto | Base torre grua | 2026-07-03 | 2026-07-31 | 2026-07-31 | 28 | 21 | 47.7 | 227.1 | AUTOCOMPAC | 21 | AUTOCOMPAC-21-28 | 2026-10-22 | NUEVO | 2026-10-22 |  | 26.7
27914 - ALBURA PPTO C | 219 | 3000 | Concreto | Base torre grúa | 2026-07-03 | 2026-07-17 | 2026-07-23 | 14 | 21 | 41.2 | 196.2 | AUTOCOMPAC | 21 | AUTOCOMPAC-21-14 | 2026-10-22 | NUEVO | 2026-10-22 |  | 20.2
27914 - ALBURA PPTO C | 219 | 3000 | Concreto | Base torre grúa | 2026-07-03 | 2026-07-17 | 2026-07-23 | 14 | 21 | 42.2 | 201 | AUTOCOMPAC | 21 | AUTOCOMPAC-21-14 | 2026-10-22 | NUEVO | 2026-10-22 |  | 21.2
27914 - ALBURA PPTO C | 219 | 3000 | Concreto | Base torre grúa | 2026-07-03 | 2026-07-17 | 2026-07-23 | 14 | 21 | 42.5 | 202.4 | AUTOCOMPAC | 21 | AUTOCOMPAC-21-14 | 2026-10-22 | NUEVO | 2026-10-22 |  | 21.5
27914 - ALBURA PPTO C | 219 | 3000 | Concreto | Base torre grúa | 2026-07-03 | 2026-07-10 | 2026-07-10 | 7 | 21 | 25.9 | 123.3 | AUTOCOMPAC | 21 | AUTOCOMPAC-21-7 | 2026-10-22 | NUEVO | 2026-10-22 |  | 4.9
27914 - ALBURA PPTO C | 219 | 3000 | Concreto | Base torre grúa | 2026-07-03 | 2026-07-10 | 2026-07-10 | 7 | 21 | 26 | 123.8 | AUTOCOMPAC | 21 | AUTOCOMPAC-21-7 | 2026-10-22 | NUEVO | 2026-10-22 |  | 5
27914 - ALBURA PPTO C | 219 | 3000 | Concreto | Base torre grúa | 2026-07-03 | 2026-07-10 | 2026-07-10 | 7 | 21 | 26.1 | 124.3 | AUTOCOMPAC | 21 | AUTOCOMPAC-21-7 | 2026-10-22 | NUEVO | 2026-10-22 |  | 5.1
27914 - ALBURA PPTO C | 219 | 3000 | Concreto | Base torre grúa | 2026-07-03 | 2026-07-06 | 2026-07-07 | 3 | 21 | 23.3 | 111 | AUTOCOMPAC | 21 | AUTOCOMPAC-21-3 | 2026-10-22 | NUEVO | 2026-10-22 |  | 2.3
27914 - ALBURA PPTO C | 219 | 3000 | Concreto | Base torre grúa | 2026-07-03 | 2026-07-06 | 2026-07-07 | 3 | 21 | 22.8 | 108.6 | AUTOCOMPAC | 21 | AUTOCOMPAC-21-3 | 2026-10-22 | NUEVO | 2026-10-22 |  | 1.8
27914 - ALBURA PPTO C | 22 | No especificado | Concreto | Pilote #66 Torre 4 | 2026-03-11 | 2026-04-08 | 2026-04-08 | 28 | 31 | 45.9 | 148.1 | TREMIE | 34 | TREMIE-34-28 | 2026-10-22 | NUEVO | 2026-10-22 |  | 14.9
27914 - ALBURA PPTO C | 22 | No especificado | Concreto | Pilote #66 Torre 4 | 2026-03-11 | 2026-04-08 | 2026-04-08 | 28 | 31 | 45.4 | 146.5 | TREMIE | 34 | TREMIE-34-28 | 2026-10-22 | NUEVO | 2026-10-22 |  | 14.4
27914 - ALBURA PPTO C | 22 | No especificado | Concreto | Pilote #66 Torre 4 | 2026-03-11 | 2026-04-08 | 2026-04-08 | 28 | 31 | 45.8 | 147.7 | TREMIE | 34 | TREMIE-34-28 | 2026-10-22 | NUEVO | 2026-10-22 |  | 14.8
27914 - ALBURA PPTO C | 22 | No especificado | Concreto | Pilote # 66 - Torre 4 | 2026-03-11 | 2026-03-25 | 2026-03-26 | 14 | 31 | 35.8 | 115.5 | TREMIE | 34 | TREMIE-34-14 | 2026-10-22 | NUEVO | 2026-10-22 |  | 4.8
27914 - ALBURA PPTO C | 22 | No especificado | Concreto | Pilote # 66 - Torre 4 | 2026-03-11 | 2026-03-25 | 2026-03-26 | 14 | 31 | 35.1 | 113.2 | TREMIE | 34 | TREMIE-34-14 | 2026-10-22 | NUEVO | 2026-10-22 |  | 4.1
27914 - ALBURA PPTO C | 22 | No especificado | Concreto | Pilote # 66 - Torre 4 | 2026-03-11 | 2026-03-25 | 2026-03-26 | 14 | 31 | 34.5 | 111.3 | TREMIE | 34 | TREMIE-34-14 | 2026-10-22 | NUEVO | 2026-10-22 |  | 3.5
27914 - ALBURA PPTO C | 22 | No especificado | Concreto | Pilote # 66 - Torre 4 | 2026-03-11 | 2026-03-18 | 2026-03-20 | 7 | 31 | 32.8 | 105.8 | TREMIE | 34 | TREMIE-34-7 | 2026-10-22 | NUEVO | 2026-10-22 |  | 1.8
27914 - ALBURA PPTO C | 22 | No especificado | Concreto | Pilote # 66 - Torre 4 | 2026-03-11 | 2026-03-18 | 2026-03-20 | 7 | 31 | 32.2 | 103.9 | TREMIE | 34 | TREMIE-34-7 | 2026-10-22 | NUEVO | 2026-10-22 |  | 1.2
27914 - ALBURA PPTO C | 22 | No especificado | Concreto | Pilote # 66 - Torre 4 | 2026-03-11 | 2026-03-18 | 2026-03-20 | 7 | 31 | 31.6 | 101.9 | TREMIE | 34 | TREMIE-34-7 | 2026-10-22 | NUEVO | 2026-10-22 |  | 0.6
27914 - ALBURA PPTO C | 220 | T210 200000 | Concreto | Pilote plataforma #123 | 2026-07-04 | 2026-08-01 | 2026-08-10 | 28 | 21 | 32.1 | 152.9 | TREMIE | 21 | TREMIE-21-28 | 2026-10-22 | NUEVO | 2026-10-22 | 21 | 11.1
27914 - ALBURA PPTO C | 220 | T210 200000 | Concreto | Pilote plataforma #123 | 2026-07-04 | 2026-08-01 | 2026-08-10 | 28 | 21 | 32.5 | 154.8 | TREMIE | 21 | TREMIE-21-28 | 2026-10-22 | NUEVO | 2026-10-22 | 21 | 11.5
27914 - ALBURA PPTO C | 220 | T210 200000 | Concreto | Pilote plataforma #123 | 2026-07-04 | 2026-08-01 | 2026-08-10 | 28 | 21 | 31.6 | 150.5 | TREMIE | 21 | TREMIE-21-28 | 2026-10-22 | NUEVO | 2026-10-22 | 21 | 10.6
27914 - ALBURA PPTO C | 220 | 3000 | Concreto | Pilote plataforma #123 | 2026-07-04 | 2026-07-18 | 2026-07-23 | 14 | 21 | 24.3 | 115.7 | TREMIE | 21 | TREMIE-21-14 | 2026-10-22 | NUEVO | 2026-10-22 | 14.84 | 3.3
27914 - ALBURA PPTO C | 220 | 3000 | Concreto | Pilote plataforma #123 | 2026-07-04 | 2026-07-18 | 2026-07-23 | 14 | 21 | 24.4 | 116.2 | TREMIE | 21 | TREMIE-21-14 | 2026-10-22 | NUEVO | 2026-10-22 | 14.84 | 3.4
27914 - ALBURA PPTO C | 220 | 3000 | Concreto | Pilote plataforma #123 | 2026-07-04 | 2026-07-11 | 2026-07-15 | 7 | 21 | 22 | 104.8 | TREMIE | 21 | TREMIE-21-7 | 2026-10-22 | NUEVO | 2026-10-22 | 11.76 | 1
27914 - ALBURA PPTO C | 220 | 3000 | Concreto | Pilote plataforma #123 | 2026-07-04 | 2026-07-11 | 2026-07-15 | 7 | 21 | 21.7 | 103.3 | TREMIE | 21 | TREMIE-21-7 | 2026-10-22 | NUEVO | 2026-10-22 | 11.76 | 0.7
27914 - ALBURA PPTO C | 221 | T2102000000 | Concreto | Pilote plataforma #37 #120 | 2026-07-06 | 2026-08-03 | 2026-08-10 | 28 | 21 | 28.5 | 135.7 | TREMIE | 21 | TREMIE-21-28 | 2026-10-22 | NUEVO | 2026-10-22 | 21 | 7.5
27914 - ALBURA PPTO C | 221 | T2102000000 | Concreto | Pilote plataforma #37 #120 | 2026-07-06 | 2026-08-03 | 2026-08-10 | 28 | 21 | 28.3 | 134.8 | TREMIE | 21 | TREMIE-21-28 | 2026-10-22 | NUEVO | 2026-10-22 | 21 | 7.3
27914 - ALBURA PPTO C | 221 | T2102000000 | Concreto | Pilote plataforma #37 #120 | 2026-07-06 | 2026-08-03 | 2026-08-10 | 28 | 21 | 27.8 | 132.4 | TREMIE | 21 | TREMIE-21-28 | 2026-10-22 | NUEVO | 2026-10-22 | 21 | 6.8
27914 - ALBURA PPTO C | 221 | 3000 | Concreto | Pilote plataforma #37 #120 | 2026-07-06 | 2026-07-20 | 2026-07-23 | 14 | 21 | 24.5 | 116.7 | TREMIE | 21 | TREMIE-21-14 | 2026-10-22 | NUEVO | 2026-10-22 | 14.84 | 3.5
27914 - ALBURA PPTO C | 221 | 3000 | Concreto | Pilote plataforma #37 #120 | 2026-07-06 | 2026-07-20 | 2026-07-23 | 14 | 21 | 23.7 | 112.9 | TREMIE | 21 | TREMIE-21-14 | 2026-10-22 | NUEVO | 2026-10-22 | 14.84 | 2.7
27914 - ALBURA PPTO C | 221 | 3000 | Concreto | Pilote plataforma #37 #120 | 2026-07-06 | 2026-07-13 | 2026-07-15 | 7 | 21 | 16.6 | 79 | TREMIE | 21 | TREMIE-21-7 | 2026-10-22 | NUEVO | 2026-10-22 | 11.76 | -4.4
27914 - ALBURA PPTO C | 221 | 3000 | Concreto | Pilote plataforma #37 #120 | 2026-07-06 | 2026-07-13 | 2026-07-15 | 7 | 21 | 16.4 | 78.1 | TREMIE | 21 | TREMIE-21-7 | 2026-10-22 | NUEVO | 2026-10-22 | 11.76 | -4.6
27914 - ALBURA PPTO C | 222 | T2102000000 | Concreto | Pilote plataforma #29 #60 #55 | 2026-07-08 | 2026-08-05 | 2026-08-10 | 28 | 21 | 28.7 | 136.7 | TREMIE | 21 | TREMIE-21-28 | 2026-10-22 | NUEVO | 2026-10-22 | 21 | 7.7
27914 - ALBURA PPTO C | 222 | T2102000000 | Concreto | Pilote plataforma #29 #60 #55 | 2026-07-08 | 2026-08-05 | 2026-08-10 | 28 | 21 | 28.3 | 134.8 | TREMIE | 21 | TREMIE-21-28 | 2026-10-22 | NUEVO | 2026-10-22 | 21 | 7.3
27914 - ALBURA PPTO C | 222 | T2102000000 | Concreto | Pilote plataforma #29 #60 #55 | 2026-07-08 | 2026-08-05 | 2026-08-10 | 28 | 21 | 27.5 | 131 | TREMIE | 21 | TREMIE-21-28 | 2026-10-22 | NUEVO | 2026-10-22 | 21 | 6.5
27914 - ALBURA PPTO C | 222 | 3000 | Concreto | Pilote plataforma | 2026-07-08 | 2026-07-22 | 2026-07-23 | 14 | 21 | 23.4 | 111.4 | TREMIE | 21 | TREMIE-21-14 | 2026-10-22 | NUEVO | 2026-10-22 | 14.84 | 2.4
27914 - ALBURA PPTO C | 222 | 3000 | Concreto | Pilote plataforma | 2026-07-08 | 2026-07-22 | 2026-07-23 | 14 | 21 | 23.4 | 111.4 | TREMIE | 21 | TREMIE-21-14 | 2026-10-22 | NUEVO | 2026-10-22 | 14.84 | 2.4
27914 - ALBURA PPTO C | 222 | 3000 | Concreto | Pilote plataforma | 2026-07-08 | 2026-07-15 | 2026-07-17 | 7 | 21 | 20.7 | 98.6 | TREMIE | 21 | TREMIE-21-7 | 2026-10-22 | NUEVO | 2026-10-22 | 11.76 | -0.3
27914 - ALBURA PPTO C | 222 | 3000 | Concreto | Pilote plataforma | 2026-07-08 | 2026-07-15 | 2026-07-17 | 7 | 21 | 19.4 | 92.4 | TREMIE | 21 | TREMIE-21-7 | 2026-10-22 | NUEVO | 2026-10-22 | 11.76 | -1.6
27914 - ALBURA PPTO C | 223 | T4102000000 | Concreto | Plastico torre 4 Eje 15 al 12 | 2026-07-09 | 2026-08-06 | 2026-08-10 | 28 | 31 | 35.9 | 115.8 | OTRO | 34 | OTRO-34-28 | 2026-10-22 | NUEVO | 2026-10-22 |  | 4.9
27914 - ALBURA PPTO C | 223 | T4102000000 | Concreto | Plastico torre 4 Eje 15 al 12 | 2026-07-09 | 2026-08-06 | 2026-08-10 | 28 | 31 | 36.4 | 117.4 | OTRO | 34 | OTRO-34-28 | 2026-10-22 | NUEVO | 2026-10-22 |  | 5.4
27914 - ALBURA PPTO C | 223 | T4102000000 | Concreto | Plastico torre 4 Eje 15 al 12 | 2026-07-09 | 2026-08-06 | 2026-08-10 | 28 | 31 | 35.4 | 114.2 | OTRO | 34 | OTRO-34-28 | 2026-10-22 | NUEVO | 2026-10-22 |  | 4.4
27914 - ALBURA PPTO C | 223 | 4500 | Concreto | Plástico cimentación, torre 4, eje 15 al eje 12 | 2026-07-09 | 2026-07-23 | 2026-08-26 | 14 | 31 | 31.4 | 101.3 | AUTOCOMPAC | 34 | AUTOCOMPAC-34-14 | 2026-10-22 | NUEVO | 2026-10-22 | 26.29 | 0.4
27914 - ALBURA PPTO C | 223 | 4500 | Concreto | Plástico cimentación, torre 4, eje 15 al eje 12 | 2026-07-09 | 2026-07-23 | 2026-08-26 | 14 | 31 | 31.3 | 101 | AUTOCOMPAC | 34 | AUTOCOMPAC-34-14 | 2026-10-22 | NUEVO | 2026-10-22 | 26.29 | 0.3
27914 - ALBURA PPTO C | 223 | 4500 | Concreto | Plástico cimentación, torre 4, eje 15 al eje 12 | 2026-07-09 | 2026-07-16 | 2026-07-17 | 7 | 31 | 28.8 | 92.9 | AUTOCOMPAC | 34 | AUTOCOMPAC-34-7 | 2026-10-22 | NUEVO | 2026-10-22 | 22.44 | -2.2
27914 - ALBURA PPTO C | 223 | 4500 | Concreto | Plástico cimentación, torre 4, eje 15 al eje 12 | 2026-07-09 | 2026-07-16 | 2026-07-17 | 7 | 31 | 28.2 | 91 | AUTOCOMPAC | 34 | AUTOCOMPAC-34-7 | 2026-10-22 | NUEVO | 2026-10-22 | 22.44 | -2.8
27914 - ALBURA PPTO C | 224 | T2102000000 | Concreto | Pilote plataforma #129 #112 #34 | 2026-07-09 | 2026-08-06 | 2026-08-10 | 28 | 21 | 28.7 | 136.7 | TREMIE | 21 | TREMIE-21-28 | 2026-10-22 | NUEVO | 2026-10-22 | 21 | 7.7
27914 - ALBURA PPTO C | 224 | T2102000000 | Concreto | Pilote plataforma #129 #112 #34 | 2026-07-09 | 2026-08-06 | 2026-08-10 | 28 | 21 | 27.9 | 132.9 | TREMIE | 21 | TREMIE-21-28 | 2026-10-22 | NUEVO | 2026-10-22 | 21 | 6.9
27914 - ALBURA PPTO C | 224 | T2102000000 | Concreto | Pilote plataforma #129 #112 #34 | 2026-07-09 | 2026-08-06 | 2026-08-10 | 28 | 21 | 28.2 | 134.3 | TREMIE | 21 | TREMIE-21-28 | 2026-10-22 | NUEVO | 2026-10-22 | 21 | 7.2
27914 - ALBURA PPTO C | 224 | 3000 | Concreto | Pilote plataforma #129 #112 #34 | 2026-07-09 | 2026-07-23 | 2026-08-26 | 14 | 21 | 25.1 | 119.5 | TREMIE | 21 | TREMIE-21-14 | 2026-10-22 | NUEVO | 2026-10-22 | 14.84 | 4.1
27914 - ALBURA PPTO C | 224 | 3000 | Concreto | Pilote plataforma #129 #112 #34 | 2026-07-09 | 2026-07-23 | 2026-08-26 | 14 | 21 | 25 | 119 | TREMIE | 21 | TREMIE-21-14 | 2026-10-22 | NUEVO | 2026-10-22 | 14.84 | 4
27914 - ALBURA PPTO C | 224 | 3000 | Concreto | Pilote plataforma #129 #112 #34 | 2026-07-09 | 2026-07-16 | 2026-07-17 | 7 | 21 | 24.2 | 115.2 | TREMIE | 21 | TREMIE-21-7 | 2026-10-22 | NUEVO | 2026-10-22 | 11.76 | 3.2
27914 - ALBURA PPTO C | 224 | 3000 | Concreto | Pilote plataforma #129 #112 #34 | 2026-07-09 | 2026-07-16 | 2026-07-17 | 7 | 21 | 24.1 | 114.8 | TREMIE | 21 | TREMIE-21-7 | 2026-10-22 | NUEVO | 2026-10-22 | 11.76 | 3.1
27914 - ALBURA PPTO C | 225 | T4102000000 | Concreto | Plastico torre 4 Eje 15 al 12 | 2026-07-09 | 2026-08-06 | 2026-08-10 | 28 | 31 | 36.6 | 118.1 | OTRO | 34 | OTRO-34-28 | 2026-10-22 | NUEVO | 2026-10-22 |  | 5.6
27914 - ALBURA PPTO C | 225 | T4102000000 | Concreto | Plastico torre 4 Eje 15 al 12 | 2026-07-09 | 2026-08-06 | 2026-08-10 | 28 | 31 | 37.1 | 119.7 | OTRO | 34 | OTRO-34-28 | 2026-10-22 | NUEVO | 2026-10-22 |  | 6.1
27914 - ALBURA PPTO C | 225 | T4102000000 | Concreto | Plastico torre 4 Eje 15 al 12 | 2026-07-09 | 2026-08-06 | 2026-08-10 | 28 | 31 | 36.1 | 116.5 | OTRO | 34 | OTRO-34-28 | 2026-10-22 | NUEVO | 2026-10-22 |  | 5.1
27914 - ALBURA PPTO C | 225 | 4500 | Concreto | Plástico cimentación, torre 4, eje 15 al eje 12 | 2026-07-09 | 2026-07-23 | 2026-08-26 | 14 | 31 | 32.6 | 105.2 | AUTOCOMPAC | 34 | AUTOCOMPAC-34-14 | 2026-10-22 | NUEVO | 2026-10-22 | 26.29 | 1.6
27914 - ALBURA PPTO C | 225 | 4500 | Concreto | Plástico cimentación, torre 4, eje 15 al eje 12 | 2026-07-09 | 2026-07-23 | 2026-08-26 | 14 | 31 | 32.7 | 105.5 | AUTOCOMPAC | 34 | AUTOCOMPAC-34-14 | 2026-10-22 | NUEVO | 2026-10-22 | 26.29 | 1.7
27914 - ALBURA PPTO C | 225 | 4500 | Concreto | Plástico cimentación, torre 4, eje 15 al eje 12 | 2026-07-09 | 2026-07-16 | 2026-07-17 | 7 | 31 | 19.4 | 62.6 | AUTOCOMPAC | 34 | AUTOCOMPAC-34-7 | 2026-10-22 | NUEVO | 2026-10-22 | 22.44 | -11.6
27914 - ALBURA PPTO C | 225 | 4500 | Concreto | Plástico cimentación, torre 4, eje 15 al eje 12 | 2026-07-09 | 2026-07-16 | 2026-07-17 | 7 | 31 | 19.4 | 62.6 | AUTOCOMPAC | 34 | AUTOCOMPAC-34-7 | 2026-10-22 | NUEVO | 2026-10-22 | 22.44 | -11.6
27914 - ALBURA PPTO C | 226 | T210200000 | Concreto | Plataforma #05 - 67 - 62 | 2026-07-10 | 2026-08-07 | 2026-08-10 | 28 | 21 | 27.4 | 130.5 | AUTOCOMPAC | 21 | AUTOCOMPAC-21-28 | 2026-10-22 | NUEVO | 2026-10-22 |  | 6.4
27914 - ALBURA PPTO C | 226 | T210200000 | Concreto | Plataforma #05 - 67 - 62 | 2026-07-10 | 2026-08-07 | 2026-08-10 | 28 | 21 | 26.6 | 126.7 | AUTOCOMPAC | 21 | AUTOCOMPAC-21-28 | 2026-10-22 | NUEVO | 2026-10-22 |  | 5.6
27914 - ALBURA PPTO C | 226 | T210200000 | Concreto | Plataforma #05 - 67 - 62 | 2026-07-10 | 2026-08-07 | 2026-08-10 | 28 | 21 | 27 | 128.6 | AUTOCOMPAC | 21 | AUTOCOMPAC-21-28 | 2026-10-22 | NUEVO | 2026-10-22 |  | 6
27914 - ALBURA PPTO C | 226 | 3000 | Concreto | Pilote plataforma #05 #67 #62 | 2026-07-10 | 2026-07-24 | 2026-07-27 | 14 | 21 | 23.6 | 112.4 | TREMIE | 21 | TREMIE-21-14 | 2026-10-22 | NUEVO | 2026-10-22 | 14.84 | 2.6
27914 - ALBURA PPTO C | 226 | 3000 | Concreto | Pilote plataforma #05 #67 #62 | 2026-07-10 | 2026-07-24 | 2026-07-27 | 14 | 21 | 22.6 | 107.6 | TREMIE | 21 | TREMIE-21-14 | 2026-10-22 | NUEVO | 2026-10-22 | 14.84 | 1.6
27914 - ALBURA PPTO C | 226 | 3000 | Concreto | Pilote plataforma #05 #67 #62 | 2026-07-10 | 2026-07-17 | 2026-07-22 | 7 | 21 | 19.2 | 91.4 | TREMIE | 21 | TREMIE-21-7 | 2026-10-22 | NUEVO | 2026-10-22 | 11.76 | -1.8
27914 - ALBURA PPTO C | 226 | 3000 | Concreto | Pilote plataforma #05 #67 #62 | 2026-07-10 | 2026-07-17 | 2026-07-22 | 7 | 21 | 20.2 | 96.2 | TREMIE | 21 | TREMIE-21-7 | 2026-10-22 | NUEVO | 2026-10-22 | 11.76 | -0.8
27914 - ALBURA PPTO C | 227 | T210200000 | Concreto | Plataforma #75 - 80 | 2026-07-11 | 2026-08-08 | 2026-08-10 | 28 | 21 | 24.6 | 117.1 | AUTOCOMPAC | 21 | AUTOCOMPAC-21-28 | 2026-10-22 | NUEVO | 2026-10-22 |  | 3.6
27914 - ALBURA PPTO C | 227 | T210200000 | Concreto | Plataforma #75 - 80 | 2026-07-11 | 2026-08-08 | 2026-08-10 | 28 | 21 | 24.4 | 116.2 | AUTOCOMPAC | 21 | AUTOCOMPAC-21-28 | 2026-10-22 | NUEVO | 2026-10-22 |  | 3.4
27914 - ALBURA PPTO C | 227 | T210200000 | Concreto | Plataforma #75 - 80 | 2026-07-11 | 2026-08-08 | 2026-08-10 | 28 | 21 | 23.8 | 113.3 | AUTOCOMPAC | 21 | AUTOCOMPAC-21-28 | 2026-10-22 | NUEVO | 2026-10-22 |  | 2.8
27914 - ALBURA PPTO C | 227 | 3000 | Concreto | Pilote plataforma #75 #80 | 2026-07-11 | 2026-07-25 | 2026-07-27 | 14 | 21 | 23 | 109.5 | TREMIE | 21 | TREMIE-21-14 | 2026-10-22 | NUEVO | 2026-10-22 | 14.84 | 2
27914 - ALBURA PPTO C | 227 | 3000 | Concreto | Pilote plataforma #75 #80 | 2026-07-11 | 2026-07-25 | 2026-07-27 | 14 | 21 | 22.4 | 106.7 | TREMIE | 21 | TREMIE-21-14 | 2026-10-22 | NUEVO | 2026-10-22 | 14.84 | 1.4
27914 - ALBURA PPTO C | 227 | 3000 | Concreto | Pilote plataforma #75 #80 | 2026-07-11 | 2026-07-18 | 2026-07-22 | 7 | 21 | 19.2 | 91.4 | TREMIE | 21 | TREMIE-21-7 | 2026-10-22 | NUEVO | 2026-10-22 | 11.76 | -1.8
27914 - ALBURA PPTO C | 227 | 3000 | Concreto | Pilote plataforma #75 #80 | 2026-07-11 | 2026-07-18 | 2026-07-22 | 7 | 21 | 18.2 | 86.7 | TREMIE | 21 | TREMIE-21-7 | 2026-10-22 | NUEVO | 2026-10-22 | 11.76 | -2.8
27914 - ALBURA PPTO C | 228 | T210200000 | Concreto | Plataforma #65 - 95 #10 | 2026-07-14 | 2026-08-11 | 2026-08-12 | 28 | 21 | 29.5 | 140.5 | AUTOCOMPAC | 21 | AUTOCOMPAC-21-28 | 2026-10-22 | NUEVO | 2026-10-22 |  | 8.5
27914 - ALBURA PPTO C | 228 | T210200000 | Concreto | Plataforma #65 - 95 #10 | 2026-07-14 | 2026-08-11 | 2026-08-12 | 28 | 21 | 28.6 | 136.2 | AUTOCOMPAC | 21 | AUTOCOMPAC-21-28 | 2026-10-22 | NUEVO | 2026-10-22 |  | 7.6
27914 - ALBURA PPTO C | 228 | T210200000 | Concreto | Plataforma #65 - 95 #10 | 2026-07-14 | 2026-08-11 | 2026-08-12 | 28 | 21 | 29 | 138.1 | AUTOCOMPAC | 21 | AUTOCOMPAC-21-28 | 2026-10-22 | NUEVO | 2026-10-22 |  | 8
27914 - ALBURA PPTO C | 228 | 3000 | Concreto | Pilote plataforma #65 #95 #10 | 2026-07-14 | 2026-07-28 | 2026-07-29 | 14 | 21 | 24 | 114.3 | TREMIE | 21 | TREMIE-21-14 | 2026-10-22 | NUEVO | 2026-10-22 | 14.84 | 3
27914 - ALBURA PPTO C | 228 | 3000 | Concreto | Pilote plataforma #65 #95 #10 | 2026-07-14 | 2026-07-28 | 2026-07-29 | 14 | 21 | 24.3 | 115.7 | TREMIE | 21 | TREMIE-21-14 | 2026-10-22 | NUEVO | 2026-10-22 | 14.84 | 3.3
27914 - ALBURA PPTO C | 228 | 3000 | Concreto | Pilote plataforma #65 #95 #10 | 2026-07-14 | 2026-07-21 | 2026-07-23 | 7 | 21 | 22.4 | 106.7 | TREMIE | 21 | TREMIE-21-7 | 2026-10-22 | NUEVO | 2026-10-22 | 11.76 | 1.4
27914 - ALBURA PPTO C | 228 | 3000 | Concreto | Pilote plataforma #65 #95 #10 | 2026-07-14 | 2026-07-21 | 2026-07-23 | 7 | 21 | 22.9 | 109 | TREMIE | 21 | TREMIE-21-7 | 2026-10-22 | NUEVO | 2026-10-22 | 11.76 | 1.9
27914 - ALBURA PPTO C | 229 | T210200000 | Concreto | Pilote plataforma #09 #43 | 2026-07-15 | 2026-09-09 | 2026-09-09 | 56 | 21 | 23.9 | 113.8 | TREMIE | 21 | TREMIE-21-56 | 2026-10-22 | NUEVO | 2026-10-22 | 21 | 2.9
27914 - ALBURA PPTO C | 229 | T210200000 | Concreto | Pilote plataforma #09 #43 | 2026-07-15 | 2026-09-09 | 2026-09-09 | 56 | 21 | 24.2 | 115.2 | TREMIE | 21 | TREMIE-21-56 | 2026-10-22 | NUEVO | 2026-10-22 | 21 | 3.2
27914 - ALBURA PPTO C | 229 | T210200000 | Concreto | Pilote plataforma #09 #43 | 2026-07-15 | 2026-09-09 | 2026-09-09 | 56 | 21 | 24.4 | 116.2 | TREMIE | 21 | TREMIE-21-56 | 2026-10-22 | NUEVO | 2026-10-22 | 21 | 3.4
27914 - ALBURA PPTO C | 229 | T210200000 | Concreto | Plataforma #09 - 43 | 2026-07-15 | 2026-08-12 | 2026-08-12 | 28 | 21 | 19 | 90.5 | AUTOCOMPAC | 21 | AUTOCOMPAC-21-28 | 2026-10-22 | NUEVO | 2026-10-22 |  | -2
27914 - ALBURA PPTO C | 229 | T210200000 | Concreto | Plataforma #09 - 43 | 2026-07-15 | 2026-08-12 | 2026-08-12 | 28 | 21 | 19.2 | 91.4 | AUTOCOMPAC | 21 | AUTOCOMPAC-21-28 | 2026-10-22 | NUEVO | 2026-10-22 |  | -1.8
27914 - ALBURA PPTO C | 229 | T210200000 | Concreto | Plataforma #09 - 43 | 2026-07-15 | 2026-08-12 | 2026-08-12 | 28 | 21 | 18.6 | 88.6 | AUTOCOMPAC | 21 | AUTOCOMPAC-21-28 | 2026-10-22 | NUEVO | 2026-10-22 |  | -2.4
27914 - ALBURA PPTO C | 229 | 3000 | Concreto | Pilote plataforma #09 #43 | 2026-07-15 | 2026-07-29 | 2026-08-26 | 14 | 21 | 15.5 | 73.8 | TREMIE | 21 | TREMIE-21-14 | 2026-10-22 | NUEVO | 2026-10-22 | 14.84 | -5.5
27914 - ALBURA PPTO C | 229 | 3000 | Concreto | Pilote plataforma #09 #43 | 2026-07-15 | 2026-07-29 | 2026-08-26 | 14 | 21 | 14.3 | 68.1 | TREMIE | 21 | TREMIE-21-14 | 2026-10-22 | NUEVO | 2026-10-22 | 14.84 | -6.7
27914 - ALBURA PPTO C | 229 | 3000 | Concreto | Pilote plataforma #09 #43 | 2026-07-15 | 2026-07-22 | 2026-07-23 | 7 | 21 | 11.8 | 56.2 | TREMIE | 21 | TREMIE-21-7 | 2026-10-22 | NUEVO | 2026-10-22 | 11.76 | -9.2
27914 - ALBURA PPTO C | 229 | 3000 | Concreto | Pilote plataforma #09 #43 | 2026-07-15 | 2026-07-22 | 2026-07-23 | 7 | 21 | 11.8 | 56.2 | TREMIE | 21 | TREMIE-21-7 | 2026-10-22 | NUEVO | 2026-10-22 | 11.76 | -9.2
27914 - ALBURA PPTO C | 23 | No especificado | Concreto | Pilote #41 Torre 4 | 2026-03-12 | 2026-04-09 | 2026-04-10 | 28 | 31 | 48.9 | 157.7 | TREMIE | 34 | TREMIE-34-28 | 2026-10-22 | NUEVO | 2026-10-22 |  | 17.9
27914 - ALBURA PPTO C | 23 | No especificado | Concreto | Pilote #41 Torre 4 | 2026-03-12 | 2026-04-09 | 2026-04-10 | 28 | 31 | 49.6 | 160 | TREMIE | 34 | TREMIE-34-28 | 2026-10-22 | NUEVO | 2026-10-22 |  | 18.6
27914 - ALBURA PPTO C | 23 | No especificado | Concreto | Pilote #41 Torre 4 | 2026-03-12 | 2026-04-09 | 2026-04-10 | 28 | 31 | 48.4 | 156.1 | TREMIE | 34 | TREMIE-34-28 | 2026-10-22 | NUEVO | 2026-10-22 |  | 17.4
27914 - ALBURA PPTO C | 23 | No especificado | Concreto | Pilote # 41 - Torre 4 | 2026-03-12 | 2026-03-26 | 2026-03-30 | 14 | 31 | 41.6 | 134.2 | TREMIE | 34 | TREMIE-34-14 | 2026-10-22 | NUEVO | 2026-10-22 |  | 10.6
27914 - ALBURA PPTO C | 23 | No especificado | Concreto | Pilote # 41 - Torre 4 | 2026-03-12 | 2026-03-26 | 2026-03-30 | 14 | 31 | 41.1 | 132.6 | TREMIE | 34 | TREMIE-34-14 | 2026-10-22 | NUEVO | 2026-10-22 |  | 10.1
27914 - ALBURA PPTO C | 23 | No especificado | Concreto | Pilote # 41 - Torre 4 | 2026-03-12 | 2026-03-26 | 2026-03-30 | 14 | 31 | 40.3 | 130 | TREMIE | 34 | TREMIE-34-14 | 2026-10-22 | NUEVO | 2026-10-22 |  | 9.3
27914 - ALBURA PPTO C | 23 | No especificado | Concreto | Pilote # 41 - Torre 4 | 2026-03-12 | 2026-03-19 | 2026-03-24 | 7 | 31 | 37.4 | 120.6 | TREMIE | 34 | TREMIE-34-7 | 2026-10-22 | NUEVO | 2026-10-22 |  | 6.4
27914 - ALBURA PPTO C | 23 | No especificado | Concreto | Pilote # 41 - Torre 4 | 2026-03-12 | 2026-03-19 | 2026-03-24 | 7 | 31 | 36.8 | 118.7 | TREMIE | 34 | TREMIE-34-7 | 2026-10-22 | NUEVO | 2026-10-22 |  | 5.8
27914 - ALBURA PPTO C | 23 | No especificado | Concreto | Pilote # 41 - Torre 4 | 2026-03-12 | 2026-03-19 | 2026-03-24 | 7 | 31 | 35.9 | 115.8 | TREMIE | 34 | TREMIE-34-7 | 2026-10-22 | NUEVO | 2026-10-22 |  | 4.9
27914 - ALBURA PPTO C | 230 | C310200000 | Concreto | Vigas Cimentación T4 Ejes 9-12, Placa Ejes 15-13 | 2026-07-16 | 2026-09-10 | 2026-09-10 | 56 | 31.5 | 33.2 | 105.4 | PLACA | 34 | PLACA-34-56 | 2026-10-22 | NUEVO | 2026-10-22 | 34 | 1.7
27914 - ALBURA PPTO C | 230 | T410200000 | Concreto | Vigas Cimentación T4 Ejes 9-12, Placa Ejes 15-13 | 2026-07-16 | 2026-08-13 | 2026-08-26 | 28 | 31 | 29.2 | 94.2 | PLACA | 34 | PLACA-34-28 | 2026-10-22 | NUEVO | 2026-10-22 | 34 | -1.8
27914 - ALBURA PPTO C | 230 | T410200000 | Concreto | Vigas Cimentación T4 Ejes 9-12, Placa Ejes 15-13 | 2026-07-16 | 2026-08-13 | 2026-08-26 | 28 | 31 | 28.4 | 91.6 | PLACA | 34 | PLACA-34-28 | 2026-10-22 | NUEVO | 2026-10-22 | 34 | -2.6
27914 - ALBURA PPTO C | 230 | T410200000 | Concreto | Vigas Cimentación T4 Ejes 9-12, Placa Ejes 15-13 | 2026-07-16 | 2026-08-13 | 2026-08-26 | 28 | 31 | 28.7 | 92.6 | PLACA | 34 | PLACA-34-28 | 2026-10-22 | NUEVO | 2026-10-22 | 34 | -2.3
27914 - ALBURA PPTO C | 230 | 4500 | Concreto | Vigas Cimentación T4 Ejes 9-12, Placa Ejes 15-13 | 2026-07-16 | 2026-07-30 | 2026-08-26 | 14 | 31 | 25 | 80.6 | PLACA | 34 | PLACA-34-14 | 2026-10-22 | NUEVO | 2026-10-22 | 26.29 | -6
27914 - ALBURA PPTO C | 230 | 4500 | Concreto | Vigas Cimentación T4 Ejes 9-12, Placa Ejes 15-13 | 2026-07-16 | 2026-07-30 | 2026-08-26 | 14 | 31 | 25 | 80.6 | PLACA | 34 | PLACA-34-14 | 2026-10-22 | NUEVO | 2026-10-22 | 26.29 | -6
27914 - ALBURA PPTO C | 230 | 4500 | Concreto | Vigas Cimentación T4 Ejes 9-12, Placa Ejes 15-13 | 2026-07-16 | 2026-07-23 | 2026-08-26 | 7 | 31 | 18.6 | 60 | PLACA | 34 | PLACA-34-7 | 2026-10-22 | NUEVO | 2026-10-22 | 22.44 | -12.4
27914 - ALBURA PPTO C | 230 | 4500 | Concreto | Vigas Cimentación T4 Ejes 9-12, Placa Ejes 15-13 | 2026-07-16 | 2026-07-23 | 2026-08-26 | 7 | 31 | 17.9 | 57.7 | PLACA | 34 | PLACA-34-7 | 2026-10-22 | NUEVO | 2026-10-22 | 22.44 | -13.1
27914 - ALBURA PPTO C | 230 | C310200000 | Concreto | Vigas Cimentación T4 Ejes 9-12, Placa Ejes 15-13 | 2026-07-16 | 2026-09-10 | 2026-09-10 | 56 | 31.5 | 33.3 | 105.7 | PLACA | 34 | PLACA-34-56 | 2026-10-22 | NUEVO | 2026-10-22 | 34 | 1.8
27914 - ALBURA PPTO C | 230 | C310200000 | Concreto | Vigas Cimentación T4 Ejes 9-12, Placa Ejes 15-13 | 2026-07-16 | 2026-09-10 | 2026-09-10 | 56 | 31.5 | 32.4 | 102.9 | PLACA | 34 | PLACA-34-56 | 2026-10-22 | NUEVO | 2026-10-22 | 34 | 0.9
27914 - ALBURA PPTO C | 231 | T210200000 | Concreto | Pilote plataforma #39 #106 #40 | 2026-07-16 | 2026-09-10 | 2026-09-10 | 56 | 21 | 24.2 | 115.2 | TREMIE | 21 | TREMIE-21-56 | 2026-10-22 | NUEVO | 2026-10-22 | 21 | 3.2
27914 - ALBURA PPTO C | 231 | T210200000 | Concreto | Pilote plataforma #39 #106 #40 | 2026-07-16 | 2026-09-10 | 2026-09-10 | 56 | 21 | 24.5 | 116.7 | TREMIE | 21 | TREMIE-21-56 | 2026-10-22 | NUEVO | 2026-10-22 | 21 | 3.5
27914 - ALBURA PPTO C | 231 | T210200000 | Concreto | Pilote plataforma #39 #106 #40 | 2026-07-16 | 2026-09-10 | 2026-09-10 | 56 | 21 | 23.6 | 112.4 | TREMIE | 21 | TREMIE-21-56 | 2026-10-22 | NUEVO | 2026-10-22 | 21 | 2.6
27914 - ALBURA PPTO C | 231 | T2102000000 | Concreto | Plataforma #39 , 106 , 40 | 2026-07-16 | 2026-08-13 | 2026-08-26 | 28 | 21 | 20.3 | 96.7 | AUTOCOMPAC | 21 | AUTOCOMPAC-21-28 | 2026-10-22 | NUEVO | 2026-10-22 |  | -0.7
27914 - ALBURA PPTO C | 231 | T2102000000 | Concreto | Plataforma #39 , 106 , 40 | 2026-07-16 | 2026-08-13 | 2026-08-26 | 28 | 21 | 20.6 | 98.1 | AUTOCOMPAC | 21 | AUTOCOMPAC-21-28 | 2026-10-22 | NUEVO | 2026-10-22 |  | -0.4
27914 - ALBURA PPTO C | 231 | T2102000000 | Concreto | Plataforma #39 , 106 , 40 | 2026-07-16 | 2026-08-13 | 2026-08-26 | 28 | 21 | 20.4 | 97.1 | AUTOCOMPAC | 21 | AUTOCOMPAC-21-28 | 2026-10-22 | NUEVO | 2026-10-22 |  | -0.6
27914 - ALBURA PPTO C | 231 | 3000 | Concreto | Pilote plataforma #39 #106 #40 | 2026-07-16 | 2026-07-30 | 2026-08-26 | 14 | 21 | 18.6 | 88.6 | TREMIE | 21 | TREMIE-21-14 | 2026-10-22 | NUEVO | 2026-10-22 | 14.84 | -2.4
27914 - ALBURA PPTO C | 231 | 3000 | Concreto | Pilote plataforma #39 #106 #40 | 2026-07-16 | 2026-07-30 | 2026-08-26 | 14 | 21 | 18.5 | 88.1 | TREMIE | 21 | TREMIE-21-14 | 2026-10-22 | NUEVO | 2026-10-22 | 14.84 | -2.5
27914 - ALBURA PPTO C | 231 | 3000 | Concreto | Pilote plataforma #39 #106 #40 | 2026-07-16 | 2026-07-23 | 2026-08-26 | 7 | 21 | 16.1 | 76.7 | TREMIE | 21 | TREMIE-21-7 | 2026-10-22 | NUEVO | 2026-10-22 | 11.76 | -4.9
27914 - ALBURA PPTO C | 231 | 3000 | Concreto | Pilote plataforma #39 #106 #40 | 2026-07-16 | 2026-07-23 | 2026-08-26 | 7 | 21 | 16.7 | 79.5 | TREMIE | 21 | TREMIE-21-7 | 2026-10-22 | NUEVO | 2026-10-22 | 11.76 | -4.3
27914 - ALBURA PPTO C | 232 | T4102000000 | Concreto | Vigas Cimentación T4 Ejes 9-12, Placa Ejes 15-13 | 2026-07-16 | 2026-08-13 | 2026-08-26 | 28 | 31 | 35.1 | 113.2 | PLACA | 34 | PLACA-34-28 | 2026-10-22 | NUEVO | 2026-10-22 | 34 | 4.1
27914 - ALBURA PPTO C | 232 | T4102000000 | Concreto | Vigas Cimentación T4 Ejes 9-12, Placa Ejes 15-13 | 2026-07-16 | 2026-08-13 | 2026-08-26 | 28 | 31 | 34.8 | 112.3 | PLACA | 34 | PLACA-34-28 | 2026-10-22 | NUEVO | 2026-10-22 | 34 | 3.8
27914 - ALBURA PPTO C | 232 | T4102000000 | Concreto | Vigas Cimentación T4 Ejes 9-12, Placa Ejes 15-13 | 2026-07-16 | 2026-08-13 | 2026-08-26 | 28 | 31 | 34.4 | 111 | PLACA | 34 | PLACA-34-28 | 2026-10-22 | NUEVO | 2026-10-22 | 34 | 3.4
27914 - ALBURA PPTO C | 232 | 4500 | Concreto | Vigas Cimentación T4 Ejes 9-12, Placa Ejes 15-13 | 2026-07-16 | 2026-07-30 | 2026-08-26 | 14 | 31 | 31.9 | 102.9 | PLACA | 34 | PLACA-34-14 | 2026-10-22 | NUEVO | 2026-10-22 | 26.29 | 0.9
27914 - ALBURA PPTO C | 232 | 4500 | Concreto | Vigas Cimentación T4 Ejes 9-12, Placa Ejes 15-13 | 2026-07-16 | 2026-07-30 | 2026-08-26 | 14 | 31 | 31.2 | 100.6 | PLACA | 34 | PLACA-34-14 | 2026-10-22 | NUEVO | 2026-10-22 | 26.29 | 0.2
27914 - ALBURA PPTO C | 232 | 4500 | Concreto | Vigas Cimentación T4 Ejes 9-12, Placa Ejes 15-13 | 2026-07-16 | 2026-07-23 | 2026-08-26 | 7 | 31 | 26.7 | 86.1 | PLACA | 34 | PLACA-34-7 | 2026-10-22 | NUEVO | 2026-10-22 | 22.44 | -4.3
27914 - ALBURA PPTO C | 232 | 4500 | Concreto | Vigas Cimentación T4 Ejes 9-12, Placa Ejes 15-13 | 2026-07-16 | 2026-07-23 | 2026-08-26 | 7 | 31 | 24.6 | 79.4 | PLACA | 34 | PLACA-34-7 | 2026-10-22 | NUEVO | 2026-10-22 | 22.44 | -6.4
27914 - ALBURA PPTO C | 233 | T2102000000 | Concreto | Plataforma #91 , 130 , 66 | 2026-07-17 | 2026-08-14 | 2026-08-26 | 28 | 21 | 22.6 | 107.6 | AUTOCOMPAC | 21 | AUTOCOMPAC-21-28 | 2026-10-22 | NUEVO | 2026-10-22 |  | 1.6
27914 - ALBURA PPTO C | 233 | T2102000000 | Concreto | Plataforma #91 , 130 , 66 | 2026-07-17 | 2026-08-14 | 2026-08-26 | 28 | 21 | 22.2 | 105.7 | AUTOCOMPAC | 21 | AUTOCOMPAC-21-28 | 2026-10-22 | NUEVO | 2026-10-22 |  | 1.2
27914 - ALBURA PPTO C | 233 | T2102000000 | Concreto | Plataforma #91 , 130 , 66 | 2026-07-17 | 2026-08-14 | 2026-08-26 | 28 | 21 | 21.9 | 104.3 | AUTOCOMPAC | 21 | AUTOCOMPAC-21-28 | 2026-10-22 | NUEVO | 2026-10-22 |  | 0.9
27914 - ALBURA PPTO C | 233 | 3000 | Concreto | Pilote plataforma #91 #130 #66 | 2026-07-17 | 2026-07-31 | 2026-07-31 | 14 | 21 | 19.6 | 93.3 | TREMIE | 21 | TREMIE-21-14 | 2026-10-22 | NUEVO | 2026-10-22 | 14.84 | -1.4
27914 - ALBURA PPTO C | 233 | 3000 | Concreto | Pilote plataforma #91 #130 #66 | 2026-07-17 | 2026-07-31 | 2026-07-31 | 14 | 21 | 19.2 | 91.4 | TREMIE | 21 | TREMIE-21-14 | 2026-10-22 | NUEVO | 2026-10-22 | 14.84 | -1.8
27914 - ALBURA PPTO C | 233 | 3000 | Concreto | Pilote plataforma #91 #130 #66 | 2026-07-17 | 2026-07-24 | 2026-07-27 | 7 | 21 | 16.3 | 77.6 | TREMIE | 21 | TREMIE-21-7 | 2026-10-22 | NUEVO | 2026-10-22 | 11.76 | -4.7
27914 - ALBURA PPTO C | 233 | 3000 | Concreto | Pilote plataforma #91 #130 #66 | 2026-07-17 | 2026-07-24 | 2026-07-27 | 7 | 21 | 16.1 | 76.7 | TREMIE | 21 | TREMIE-21-7 | 2026-10-22 | NUEVO | 2026-10-22 | 11.76 | -4.9
27914 - ALBURA PPTO C | 234 | T3102000000 | Concreto | Recarce torre 3 plataforma #38 | 2026-07-17 | 2026-08-14 | 2026-08-26 | 28 | 31 | 34.7 | 111.9 | AUTOCOMPAC | 34 | AUTOCOMPAC-34-28 | 2026-10-22 | NUEVO | 2026-10-22 | 34 | 3.7
27914 - ALBURA PPTO C | 234 | T3102000000 | Concreto | Recarce torre 3 plataforma #38 | 2026-07-17 | 2026-08-14 | 2026-08-26 | 28 | 31 | 34.4 | 111 | AUTOCOMPAC | 34 | AUTOCOMPAC-34-28 | 2026-10-22 | NUEVO | 2026-10-22 | 34 | 3.4
27914 - ALBURA PPTO C | 234 | T3102000000 | Concreto | Recarce torre 3 plataforma #38 | 2026-07-17 | 2026-08-14 | 2026-08-26 | 28 | 31 | 34.3 | 110.6 | AUTOCOMPAC | 34 | AUTOCOMPAC-34-28 | 2026-10-22 | NUEVO | 2026-10-22 | 34 | 3.3
27914 - ALBURA PPTO C | 234 | 4500 | Concreto | Recalce torre 3 | 2026-07-17 | 2026-07-31 | 2026-07-31 | 14 | 31 | 27 | 87.1 | OTRO | 34 | OTRO-34-14 | 2026-10-22 | NUEVO | 2026-10-22 |  | -4
27914 - ALBURA PPTO C | 234 | 4500 | Concreto | Recalce torre 3 | 2026-07-17 | 2026-07-31 | 2026-07-31 | 14 | 31 | 26.7 | 86.1 | OTRO | 34 | OTRO-34-14 | 2026-10-22 | NUEVO | 2026-10-22 |  | -4.3
27914 - ALBURA PPTO C | 234 | 4500 | Concreto | Recalce torre 3 | 2026-07-17 | 2026-07-24 | 2026-07-27 | 7 | 31 | 25 | 80.6 | OTRO | 34 | OTRO-34-7 | 2026-10-22 | NUEVO | 2026-10-22 |  | -6
27914 - ALBURA PPTO C | 234 | 4500 | Concreto | Recalce torre 3 | 2026-07-17 | 2026-07-24 | 2026-07-27 | 7 | 31 | 25.5 | 82.3 | OTRO | 34 | OTRO-34-7 | 2026-10-22 | NUEVO | 2026-10-22 |  | -5.5
27914 - ALBURA PPTO C | 235 | T2102000000 | Concreto | Plataforma #38 | 2026-07-18 | 2026-08-15 | 2026-08-20 | 28 | 21 | 24.4 | 116.2 | AUTOCOMPAC | 21 | AUTOCOMPAC-21-28 | 2026-10-22 | NUEVO | 2026-10-22 |  | 3.4
27914 - ALBURA PPTO C | 235 | T2102000000 | Concreto | Plataforma #38 | 2026-07-18 | 2026-08-15 | 2026-08-20 | 28 | 21 | 25.4 | 121 | AUTOCOMPAC | 21 | AUTOCOMPAC-21-28 | 2026-10-22 | NUEVO | 2026-10-22 |  | 4.4
27914 - ALBURA PPTO C | 235 | T2102000000 | Concreto | Plataforma #38 | 2026-07-18 | 2026-08-15 | 2026-08-20 | 28 | 21 | 25.3 | 120.5 | AUTOCOMPAC | 21 | AUTOCOMPAC-21-28 | 2026-10-22 | NUEVO | 2026-10-22 |  | 4.3
27914 - ALBURA PPTO C | 235 | 3000 | Concreto | Pilote plataforma #38 | 2026-07-18 | 2026-08-01 | 2026-08-26 | 14 | 21 | 21.7 | 103.3 | TREMIE | 21 | TREMIE-21-14 | 2026-10-22 | NUEVO | 2026-10-22 | 14.84 | 0.7
27914 - ALBURA PPTO C | 235 | 3000 | Concreto | Pilote plataforma #38 | 2026-07-18 | 2026-08-01 | 2026-08-26 | 14 | 21 | 21.7 | 103.3 | TREMIE | 21 | TREMIE-21-14 | 2026-10-22 | NUEVO | 2026-10-22 | 14.84 | 0.7
27914 - ALBURA PPTO C | 235 | 3000 | Concreto | Pilote plataforma #38 | 2026-07-18 | 2026-07-25 | 2026-07-27 | 7 | 21 | 15.7 | 74.8 | TREMIE | 21 | TREMIE-21-7 | 2026-10-22 | NUEVO | 2026-10-22 | 11.76 | -5.3
27914 - ALBURA PPTO C | 235 | 3000 | Concreto | Pilote plataforma #38 | 2026-07-18 | 2026-07-25 | 2026-07-27 | 7 | 21 | 15.3 | 72.9 | TREMIE | 21 | TREMIE-21-7 | 2026-10-22 | NUEVO | 2026-10-22 | 11.76 | -5.7
27914 - ALBURA PPTO C | 236 | T210200000 | Concreto | Plataforma Pilotes #35, #17 | 2026-07-21 | 2026-08-19 | 2026-08-20 | 29 | 21 | 28.1 | 133.8 | TREMIE | 21 | TREMIE-21-29 | 2026-10-22 | NUEVO | 2026-10-22 | 21 | 7.1
27914 - ALBURA PPTO C | 236 | T210200000 | Concreto | Plataforma Pilotes #35, #17 | 2026-07-21 | 2026-08-19 | 2026-08-20 | 29 | 21 | 28.3 | 134.8 | TREMIE | 21 | TREMIE-21-29 | 2026-10-22 | NUEVO | 2026-10-22 | 21 | 7.3
27914 - ALBURA PPTO C | 236 | T210200000 | Concreto | Plataforma Pilotes #35, #17 | 2026-07-21 | 2026-08-19 | 2026-08-20 | 29 | 21 | 28.7 | 136.7 | TREMIE | 21 | TREMIE-21-29 | 2026-10-22 | NUEVO | 2026-10-22 | 21 | 7.7
27914 - ALBURA PPTO C | 236 | 3000 | Concreto | Pilote plataforma #35 #17 tangente | 2026-07-21 | 2026-08-04 | 2026-08-26 | 14 | 21 | 21.2 | 101 | TREMIE | 21 | TREMIE-21-14 | 2026-10-22 | NUEVO | 2026-10-22 | 14.84 | 0.2
27914 - ALBURA PPTO C | 236 | 3000 | Concreto | Pilote plataforma #35 #17 tangente | 2026-07-21 | 2026-08-04 | 2026-08-26 | 14 | 21 | 21.7 | 103.3 | TREMIE | 21 | TREMIE-21-14 | 2026-10-22 | NUEVO | 2026-10-22 | 14.84 | 0.7
27914 - ALBURA PPTO C | 236 | 3000 | Concreto | Pilote plataforma #35 #17 tangente | 2026-07-21 | 2026-07-28 | 2026-07-29 | 7 | 21 | 15.9 | 75.7 | TREMIE | 21 | TREMIE-21-7 | 2026-10-22 | NUEVO | 2026-10-22 | 11.76 | -5.1
27914 - ALBURA PPTO C | 236 | 3000 | Concreto | Pilote plataforma #35 #17 tangente | 2026-07-21 | 2026-07-28 | 2026-07-29 | 7 | 21 | 15.9 | 75.7 | TREMIE | 21 | TREMIE-21-7 | 2026-10-22 | NUEVO | 2026-10-22 | 11.76 | -5.1
27914 - ALBURA PPTO C | 237 | T310200000 | Concreto | Recalce Pilotes Torre 3 Ejes 12-10 | 2026-07-21 | 2026-08-19 | 2026-08-20 | 29 | 31.5 | 35.4 | 112.4 | TREMIE | 34 | TREMIE-34-29 | 2026-10-22 | NUEVO | 2026-10-22 |  | 3.9
27914 - ALBURA PPTO C | 237 | T310200000 | Concreto | Recalce Pilotes Torre 3 Ejes 12-10 | 2026-07-21 | 2026-08-19 | 2026-08-20 | 29 | 31.5 | 35.8 | 113.7 | TREMIE | 34 | TREMIE-34-29 | 2026-10-22 | NUEVO | 2026-10-22 |  | 4.3
27914 - ALBURA PPTO C | 237 | T310200000 | Concreto | Recalce Pilotes Torre 3 Ejes 12-10 | 2026-07-21 | 2026-08-19 | 2026-08-20 | 29 | 31.5 | 36.3 | 115.2 | TREMIE | 34 | TREMIE-34-29 | 2026-10-22 | NUEVO | 2026-10-22 |  | 4.8
27914 - ALBURA PPTO C | 237 | 4500 | Concreto | Recalce torre 3 | 2026-07-21 | 2026-08-04 | 2026-08-26 | 14 | 31 | 31.9 | 102.9 | OTRO | 34 | OTRO-34-14 | 2026-10-22 | NUEVO | 2026-10-22 |  | 0.9
27914 - ALBURA PPTO C | 237 | 4500 | Concreto | Recalce torre 3 | 2026-07-21 | 2026-08-04 | 2026-08-26 | 14 | 31 | 31.7 | 102.3 | OTRO | 34 | OTRO-34-14 | 2026-10-22 | NUEVO | 2026-10-22 |  | 0.7
27914 - ALBURA PPTO C | 237 | 4500 | Concreto | Recalce torre 3 | 2026-07-21 | 2026-07-28 | 2026-07-29 | 7 | 31 | 27 | 87.1 | OTRO | 34 | OTRO-34-7 | 2026-10-22 | NUEVO | 2026-10-22 |  | -4
27914 - ALBURA PPTO C | 237 | 4500 | Concreto | Recalce torre 3 | 2026-07-21 | 2026-07-28 | 2026-07-29 | 7 | 31 | 26.2 | 84.5 | OTRO | 34 | OTRO-34-7 | 2026-10-22 | NUEVO | 2026-10-22 |  | -4.8
27914 - ALBURA PPTO C | 238 | T2102000000 | Concreto | Plataforma #41 Pilote | 2026-07-22 | 2026-08-19 | 2026-08-20 | 28 | 21 | 26.6 | 126.7 | TREMIE | 21 | TREMIE-21-28 | 2026-10-22 | NUEVO | 2026-10-22 | 21 | 5.6
27914 - ALBURA PPTO C | 238 | T2102000000 | Concreto | Plataforma #41 Pilote | 2026-07-22 | 2026-08-19 | 2026-08-20 | 28 | 21 | 26.8 | 127.6 | TREMIE | 21 | TREMIE-21-28 | 2026-10-22 | NUEVO | 2026-10-22 | 21 | 5.8
27914 - ALBURA PPTO C | 238 | T2102000000 | Concreto | Plataforma #41 Pilote | 2026-07-22 | 2026-08-19 | 2026-08-20 | 28 | 21 | 27 | 128.6 | TREMIE | 21 | TREMIE-21-28 | 2026-10-22 | NUEVO | 2026-10-22 | 21 | 6
27914 - ALBURA PPTO C | 238 | 3000 | Concreto | Pilote plataforma #41 | 2026-07-22 | 2026-08-05 | 2026-08-26 | 14 | 21 | 23 | 109.5 | TREMIE | 21 | TREMIE-21-14 | 2026-10-22 | NUEVO | 2026-10-22 | 14.84 | 2
27914 - ALBURA PPTO C | 238 | 3000 | Concreto | Pilote plataforma #41 | 2026-07-22 | 2026-08-05 | 2026-08-26 | 14 | 21 | 22.9 | 109 | TREMIE | 21 | TREMIE-21-14 | 2026-10-22 | NUEVO | 2026-10-22 | 14.84 | 1.9
27914 - ALBURA PPTO C | 238 | 3000 | Concreto | Pilote plataforma #41 | 2026-07-22 | 2026-07-29 | 2026-08-26 | 7 | 21 | 19.9 | 94.8 | TREMIE | 21 | TREMIE-21-7 | 2026-10-22 | NUEVO | 2026-10-22 | 11.76 | -1.1
27914 - ALBURA PPTO C | 238 | 3000 | Concreto | Pilote plataforma #41 | 2026-07-22 | 2026-07-29 | 2026-08-26 | 7 | 21 | 20.1 | 95.7 | TREMIE | 21 | TREMIE-21-7 | 2026-10-22 | NUEVO | 2026-10-22 | 11.76 | -0.9
27914 - ALBURA PPTO C | 239 | C3102000000 | Concreto | Vigas Cimentación Ejes 9-7 T4 | 2026-07-25 | 2026-08-22 | 2026-08-24 | 28 | 31.5 | 37.9 | 120.3 | AUTOCOMPAC | 34 | AUTOCOMPAC-34-28 | 2026-10-22 | NUEVO | 2026-10-22 | 34 | 6.4
27914 - ALBURA PPTO C | 239 | C3102000000 | Concreto | Vigas Cimentación Ejes 9-7 T4 | 2026-07-25 | 2026-08-22 | 2026-08-24 | 28 | 31.5 | 38.4 | 121.9 | AUTOCOMPAC | 34 | AUTOCOMPAC-34-28 | 2026-10-22 | NUEVO | 2026-10-22 | 34 | 6.9
27914 - ALBURA PPTO C | 239 | C3102000000 | Concreto | Vigas Cimentación Ejes 9-7 T4 | 2026-07-25 | 2026-08-22 | 2026-08-24 | 28 | 31.5 | 38.9 | 123.5 | AUTOCOMPAC | 34 | AUTOCOMPAC-34-28 | 2026-10-22 | NUEVO | 2026-10-22 | 34 | 7.4
27914 - ALBURA PPTO C | 239 | 4500 | Concreto | Vigas Cimentación Ejes 9-7 T4 | 2026-07-25 | 2026-08-08 | 2026-08-26 | 14 | 31 | 33.9 | 109.4 | AUTOCOMPAC | 34 | AUTOCOMPAC-34-14 | 2026-10-22 | NUEVO | 2026-10-22 | 26.29 | 2.9
27914 - ALBURA PPTO C | 239 | 4500 | Concreto | Vigas Cimentación Ejes 9-7 T4 | 2026-07-25 | 2026-08-08 | 2026-08-26 | 14 | 31 | 32.3 | 104.2 | AUTOCOMPAC | 34 | AUTOCOMPAC-34-14 | 2026-10-22 | NUEVO | 2026-10-22 | 26.29 | 1.3
27914 - ALBURA PPTO C | 239 | 4500 | Concreto | Vigas Cimentación Ejes 9-7 T4 | 2026-07-25 | 2026-08-01 | 2026-08-26 | 7 | 31 | 26.9 | 86.8 | AUTOCOMPAC | 34 | AUTOCOMPAC-34-7 | 2026-10-22 | NUEVO | 2026-10-22 | 22.44 | -4.1
27914 - ALBURA PPTO C | 239 | 4500 | Concreto | Vigas Cimentación Ejes 9-7 T4 | 2026-07-25 | 2026-08-01 | 2026-08-26 | 7 | 31 | 27.4 | 88.4 | AUTOCOMPAC | 34 | AUTOCOMPAC-34-7 | 2026-10-22 | NUEVO | 2026-10-22 | 22.44 | -3.6
27914 - ALBURA PPTO C | 24 | No especificado | Concreto | Pilote #22 Torre 4 | 2026-03-12 | 2026-04-09 | 2026-04-10 | 28 | 31 | 42.5 | 137.1 | TREMIE | 34 | TREMIE-34-28 | 2026-10-22 | NUEVO | 2026-10-22 |  | 11.5
27914 - ALBURA PPTO C | 24 | No especificado | Concreto | Pilote #22 Torre 4 | 2026-03-12 | 2026-04-09 | 2026-04-10 | 28 | 31 | 41.4 | 133.5 | TREMIE | 34 | TREMIE-34-28 | 2026-10-22 | NUEVO | 2026-10-22 |  | 10.4
27914 - ALBURA PPTO C | 24 | No especificado | Concreto | Pilote #22 Torre 4 | 2026-03-12 | 2026-04-09 | 2026-04-10 | 28 | 31 | 42 | 135.5 | TREMIE | 34 | TREMIE-34-28 | 2026-10-22 | NUEVO | 2026-10-22 |  | 11
27914 - ALBURA PPTO C | 24 | No especificado | Concreto | Pilote # 22 - Torre 4 | 2026-03-12 | 2026-03-26 | 2026-03-30 | 14 | 31 | 33.9 | 109.4 | TREMIE | 34 | TREMIE-34-14 | 2026-10-22 | NUEVO | 2026-10-22 |  | 2.9
27914 - ALBURA PPTO C | 24 | No especificado | Concreto | Pilote # 22 - Torre 4 | 2026-03-12 | 2026-03-26 | 2026-03-30 | 14 | 31 | 33.1 | 106.8 | TREMIE | 34 | TREMIE-34-14 | 2026-10-22 | NUEVO | 2026-10-22 |  | 2.1
27914 - ALBURA PPTO C | 24 | No especificado | Concreto | Pilote # 22 - Torre 4 | 2026-03-12 | 2026-03-26 | 2026-03-30 | 14 | 31 | 32 | 103.2 | TREMIE | 34 | TREMIE-34-14 | 2026-10-22 | NUEVO | 2026-10-22 |  | 1
27914 - ALBURA PPTO C | 24 | No especificado | Concreto | Pilote # 22 - Torre 4 | 2026-03-12 | 2026-03-19 | 2026-03-24 | 7 | 31 | 30.6 | 98.7 | TREMIE | 34 | TREMIE-34-7 | 2026-10-22 | NUEVO | 2026-10-22 |  | -0.4
27914 - ALBURA PPTO C | 24 | No especificado | Concreto | Pilote # 22 - Torre 4 | 2026-03-12 | 2026-03-19 | 2026-03-24 | 7 | 31 | 30.2 | 97.4 | TREMIE | 34 | TREMIE-34-7 | 2026-10-22 | NUEVO | 2026-10-22 |  | -0.8
27914 - ALBURA PPTO C | 24 | No especificado | Concreto | Pilote # 22 - Torre 4 | 2026-03-12 | 2026-03-19 | 2026-03-24 | 7 | 31 | 29.4 | 94.8 | TREMIE | 34 | TREMIE-34-7 | 2026-10-22 | NUEVO | 2026-10-22 |  | -1.6
27914 - ALBURA PPTO C | 240 | C3102000000 | Concreto | Vigas Cimentación Ejes 9-7 T4 | 2026-07-25 | 2026-08-22 | 2026-08-24 | 28 | 31.5 | 40.5 | 128.6 | AUTOCOMPAC | 34 | AUTOCOMPAC-34-28 | 2026-10-22 | NUEVO | 2026-10-22 | 34 | 9
27914 - ALBURA PPTO C | 240 | C3102000000 | Concreto | Vigas Cimentación Ejes 9-7 T4 | 2026-07-25 | 2026-08-22 | 2026-08-24 | 28 | 31.5 | 41.1 | 130.5 | AUTOCOMPAC | 34 | AUTOCOMPAC-34-28 | 2026-10-22 | NUEVO | 2026-10-22 | 34 | 9.6
27914 - ALBURA PPTO C | 240 | C3102000000 | Concreto | Vigas Cimentación Ejes 9-7 T4 | 2026-07-25 | 2026-08-22 | 2026-08-24 | 28 | 31.5 | 41.6 | 132.1 | AUTOCOMPAC | 34 | AUTOCOMPAC-34-28 | 2026-10-22 | NUEVO | 2026-10-22 | 34 | 10.1
27914 - ALBURA PPTO C | 240 | 4500 | Concreto | Vigas Cimentación Ejes 9-7 T4 | 2026-07-25 | 2026-08-08 | 2026-08-26 | 14 | 31 | 31.7 | 102.3 | AUTOCOMPAC | 34 | AUTOCOMPAC-34-14 | 2026-10-22 | NUEVO | 2026-10-22 | 26.29 | 0.7
27914 - ALBURA PPTO C | 240 | 4500 | Concreto | Vigas Cimentación Ejes 9-7 T4 | 2026-07-25 | 2026-08-08 | 2026-08-26 | 14 | 31 | 32.2 | 103.9 | AUTOCOMPAC | 34 | AUTOCOMPAC-34-14 | 2026-10-22 | NUEVO | 2026-10-22 | 26.29 | 1.2
27914 - ALBURA PPTO C | 240 | 4500 | Concreto | Vigas Cimentación Ejes 9-7 T4 | 2026-07-25 | 2026-08-01 | 2026-08-26 | 7 | 31 | 26.4 | 85.2 | AUTOCOMPAC | 34 | AUTOCOMPAC-34-7 | 2026-10-22 | NUEVO | 2026-10-22 | 22.44 | -4.6
27914 - ALBURA PPTO C | 240 | 4500 | Concreto | Vigas Cimentación Ejes 9-7 T4 | 2026-07-25 | 2026-08-01 | 2026-08-26 | 7 | 31 | 24.5 | 79 | AUTOCOMPAC | 34 | AUTOCOMPAC-34-7 | 2026-10-22 | NUEVO | 2026-10-22 | 22.44 | -6.5
27914 - ALBURA PPTO C | 241 | C310200000 | Concreto | Recalce de pilotes T3 Ejes 11-09 | 2026-07-27 | 2026-08-24 | 2026-08-26 | 28 | 31.5 | 39.2 | 124.4 | TREMIE | 34 | TREMIE-34-28 | 2026-10-22 | NUEVO | 2026-10-22 |  | 7.7
27914 - ALBURA PPTO C | 241 | C310200000 | Concreto | Recalce de pilotes T3 Ejes 11-09 | 2026-07-27 | 2026-08-24 | 2026-08-26 | 28 | 31.5 | 39.7 | 126 | TREMIE | 34 | TREMIE-34-28 | 2026-10-22 | NUEVO | 2026-10-22 |  | 8.2
27914 - ALBURA PPTO C | 241 | C310200000 | Concreto | Recalce de pilotes T3 Ejes 11-09 | 2026-07-27 | 2026-08-24 | 2026-08-26 | 28 | 31.5 | 39.9 | 126.7 | TREMIE | 34 | TREMIE-34-28 | 2026-10-22 | NUEVO | 2026-10-22 |  | 8.4
27914 - ALBURA PPTO C | 241 | 4500 | Concreto | Recalce de pilotes T3 Ejes 11-09 | 2026-07-27 | 2026-08-10 | 2026-08-26 | 14 | 31 | 31.8 | 102.6 | TREMIE | 34 | TREMIE-34-14 | 2026-10-22 | NUEVO | 2026-10-22 |  | 0.8
27914 - ALBURA PPTO C | 241 | 4500 | Concreto | Recalce de pilotes T3 Ejes 11-09 | 2026-07-27 | 2026-08-10 | 2026-08-26 | 14 | 31 | 31.7 | 102.3 | TREMIE | 34 | TREMIE-34-14 | 2026-10-22 | NUEVO | 2026-10-22 |  | 0.7
27914 - ALBURA PPTO C | 241 | 4500 | Concreto | Recalce de pilotes T3 Ejes 11-09 | 2026-07-27 | 2026-08-03 | 2026-08-26 | 7 | 31 | 24.3 | 78.4 | TREMIE | 34 | TREMIE-34-7 | 2026-10-22 | NUEVO | 2026-10-22 |  | -6.7
27914 - ALBURA PPTO C | 241 | 4500 | Concreto | Recalce de pilotes T3 Ejes 11-09 | 2026-07-27 | 2026-08-03 | 2026-08-26 | 7 | 31 | 23.9 | 77.1 | TREMIE | 34 | TREMIE-34-7 | 2026-10-22 | NUEVO | 2026-10-22 |  | -7.1
27914 - ALBURA PPTO C | 242 | C310200000 | Concreto | Placa Contrapiso 13-12 T4 | 2026-07-28 | 2026-08-25 | 2026-08-26 | 28 | 31.5 | 36.1 | 114.6 | PLACA | 34 | PLACA-34-28 | 2026-10-22 | NUEVO | 2026-10-22 | 34 | 4.6
27914 - ALBURA PPTO C | 242 | C310200000 | Concreto | Placa Contrapiso 13-12 T4 | 2026-07-28 | 2026-08-25 | 2026-08-26 | 28 | 31.5 | 35.6 | 113 | PLACA | 34 | PLACA-34-28 | 2026-10-22 | NUEVO | 2026-10-22 | 34 | 4.1
27914 - ALBURA PPTO C | 242 | C310200000 | Concreto | Placa Contrapiso 13-12 T4 | 2026-07-28 | 2026-08-25 | 2026-08-26 | 28 | 31.5 | 36.7 | 116.5 | PLACA | 34 | PLACA-34-28 | 2026-10-22 | NUEVO | 2026-10-22 | 34 | 5.2
27914 - ALBURA PPTO C | 242 | 4500 | Concreto | Plástico torre 4, eje 7 al 8 | 2026-07-28 | 2026-08-11 | 2026-08-26 | 14 | 31 | 31.4 | 101.3 | OTRO | 34 | OTRO-34-14 | 2026-10-22 | NUEVO | 2026-10-22 |  | 0.4
27914 - ALBURA PPTO C | 242 | 4500 | Concreto | Plástico torre 4, eje 7 al 8 | 2026-07-28 | 2026-08-11 | 2026-08-26 | 14 | 31 | 31.2 | 100.6 | OTRO | 34 | OTRO-34-14 | 2026-10-22 | NUEVO | 2026-10-22 |  | 0.2
27914 - ALBURA PPTO C | 242 | 4500 | Concreto | Plástico torre 4, eje 7 al 8 | 2026-07-28 | 2026-08-04 | 2026-08-26 | 7 | 31 | 20.9 | 67.4 | OTRO | 34 | OTRO-34-7 | 2026-10-22 | NUEVO | 2026-10-22 |  | -10.1
27914 - ALBURA PPTO C | 242 | 4500 | Concreto | Plástico torre 4, eje 7 al 8 | 2026-07-28 | 2026-08-04 | 2026-08-26 | 7 | 31 | 21.5 | 69.4 | OTRO | 34 | OTRO-34-7 | 2026-10-22 | NUEVO | 2026-10-22 |  | -9.5
27914 - ALBURA PPTO C | 243 | T310200000 | Concreto | Recalce Pilotes Ejes 9-7 T3 | 2026-07-28 | 2026-08-25 | 2026-08-26 | 28 | 31.5 | 35.8 | 113.7 | TREMIE | 34 | TREMIE-34-28 | 2026-10-22 | NUEVO | 2026-10-22 |  | 4.3
27914 - ALBURA PPTO C | 243 | T310200000 | Concreto | Recalce Pilotes Ejes 9-7 T3 | 2026-07-28 | 2026-08-25 | 2026-08-26 | 28 | 31.5 | 36.2 | 114.9 | TREMIE | 34 | TREMIE-34-28 | 2026-10-22 | NUEVO | 2026-10-22 |  | 4.7
27914 - ALBURA PPTO C | 243 | T310200000 | Concreto | Recalce Pilotes Ejes 9-7 T3 | 2026-07-28 | 2026-08-25 | 2026-08-26 | 28 | 31.5 | 36.5 | 115.9 | TREMIE | 34 | TREMIE-34-28 | 2026-10-22 | NUEVO | 2026-10-22 |  | 5
27914 - ALBURA PPTO C | 243 | 4500 | Concreto | Recalce Pilotes Ejes 9-7 T3 | 2026-07-28 | 2026-08-11 | 2026-08-26 | 14 | 31 | 32.1 | 103.5 | TREMIE | 34 | TREMIE-34-14 | 2026-10-22 | NUEVO | 2026-10-22 |  | 1.1
27914 - ALBURA PPTO C | 243 | 4500 | Concreto | Recalce Pilotes Ejes 9-7 T3 | 2026-07-28 | 2026-08-11 | 2026-08-26 | 14 | 31 | 31.5 | 101.6 | TREMIE | 34 | TREMIE-34-14 | 2026-10-22 | NUEVO | 2026-10-22 |  | 0.5
27914 - ALBURA PPTO C | 243 | 4500 | Concreto | Recalce Pilotes Ejes 9-7 T3 | 2026-07-28 | 2026-08-04 | 2026-08-26 | 7 | 31 | 27 | 87.1 | TREMIE | 34 | TREMIE-34-7 | 2026-10-22 | NUEVO | 2026-10-22 |  | -4
27914 - ALBURA PPTO C | 243 | 4500 | Concreto | Recalce Pilotes Ejes 9-7 T3 | 2026-07-28 | 2026-08-04 | 2026-08-26 | 7 | 31 | 27 | 87.1 | TREMIE | 34 | TREMIE-34-7 | 2026-10-22 | NUEVO | 2026-10-22 |  | -4
27914 - ALBURA PPTO C | 244 | T310200000 | Concreto | Vigas cimentación ejes 4 - 1 T4 | 2026-07-29 | 2026-08-26 | 2026-08-26 | 28 | 31.5 | 35.5 | 112.7 | AUTOCOMPAC | 34 | AUTOCOMPAC-34-28 | 2026-10-22 | NUEVO | 2026-10-22 | 34 | 4
27914 - ALBURA PPTO C | 244 | T310200000 | Concreto | Vigas cimentación ejes 4 - 1 T4 | 2026-07-29 | 2026-08-26 | 2026-08-26 | 28 | 31.5 | 35.1 | 111.4 | AUTOCOMPAC | 34 | AUTOCOMPAC-34-28 | 2026-10-22 | NUEVO | 2026-10-22 | 34 | 3.6
27914 - ALBURA PPTO C | 244 | T310200000 | Concreto | Vigas cimentación ejes 4 - 1 T4 | 2026-07-29 | 2026-08-26 | 2026-08-26 | 28 | 31.5 | 36.5 | 115.9 | AUTOCOMPAC | 34 | AUTOCOMPAC-34-28 | 2026-10-22 | NUEVO | 2026-10-22 | 34 | 5
27914 - ALBURA PPTO C | 244 | 4500 | Concreto | Vigas Cimentación Ejes 4-1 T4 | 2026-07-29 | 2026-08-12 | 2026-08-26 | 14 | 31 | 31.9 | 102.9 | AUTOCOMPAC | 34 | AUTOCOMPAC-34-14 | 2026-10-22 | NUEVO | 2026-10-22 | 26.29 | 0.9
27914 - ALBURA PPTO C | 244 | 4500 | Concreto | Vigas Cimentación Ejes 4-1 T4 | 2026-07-29 | 2026-08-12 | 2026-08-26 | 14 | 31 | 31.7 | 102.3 | AUTOCOMPAC | 34 | AUTOCOMPAC-34-14 | 2026-10-22 | NUEVO | 2026-10-22 | 26.29 | 0.7
27914 - ALBURA PPTO C | 244 | 4500 | Concreto | Vigas Cimentación Ejes 4-1 T4 | 2026-07-29 | 2026-08-05 | 2026-08-26 | 7 | 31 | 29.2 | 94.2 | AUTOCOMPAC | 34 | AUTOCOMPAC-34-7 | 2026-10-22 | NUEVO | 2026-10-22 | 22.44 | -1.8
27914 - ALBURA PPTO C | 244 | 4500 | Concreto | Vigas Cimentación Ejes 4-1 T4 | 2026-07-29 | 2026-08-05 | 2026-08-26 | 7 | 31 | 29.9 | 96.5 | AUTOCOMPAC | 34 | AUTOCOMPAC-34-7 | 2026-10-22 | NUEVO | 2026-10-22 | 22.44 | -1.1
27914 - ALBURA PPTO C | 245 | C3102000000 | Concreto | Vigas Cimentación Ejes 4-1 T4 | 2026-07-29 | 2026-08-26 | 2026-08-26 | 28 | 31.5 | 35 | 111.1 | AUTOCOMPAC | 34 | AUTOCOMPAC-34-28 | 2026-10-22 | NUEVO | 2026-10-22 | 34 | 3.5
27914 - ALBURA PPTO C | 245 | C3102000000 | Concreto | Vigas Cimentación Ejes 4-1 T4 | 2026-07-29 | 2026-08-26 | 2026-08-26 | 28 | 31.5 | 34.8 | 110.5 | AUTOCOMPAC | 34 | AUTOCOMPAC-34-28 | 2026-10-22 | NUEVO | 2026-10-22 | 34 | 3.3
27914 - ALBURA PPTO C | 245 | C3102000000 | Concreto | Vigas Cimentación Ejes 4-1 T4 | 2026-07-29 | 2026-08-26 | 2026-08-26 | 28 | 31.5 | 35.1 | 111.4 | AUTOCOMPAC | 34 | AUTOCOMPAC-34-28 | 2026-10-22 | NUEVO | 2026-10-22 | 34 | 3.6
27914 - ALBURA PPTO C | 245 | 4500 | Concreto | Vigas Cimentación Ejes 4-1 T4 | 2026-07-29 | 2026-08-12 | 2026-08-26 | 14 | 31 | 31.6 | 101.9 | AUTOCOMPAC | 34 | AUTOCOMPAC-34-14 | 2026-10-22 | NUEVO | 2026-10-22 | 26.29 | 0.6
27914 - ALBURA PPTO C | 245 | 4500 | Concreto | Vigas Cimentación Ejes 4-1 T4 | 2026-07-29 | 2026-08-12 | 2026-08-26 | 14 | 31 | 31.4 | 101.3 | AUTOCOMPAC | 34 | AUTOCOMPAC-34-14 | 2026-10-22 | NUEVO | 2026-10-22 | 26.29 | 0.4
27914 - ALBURA PPTO C | 245 | 4500 | Concreto | Vigas Cimentación Ejes 4-1 T4 | 2026-07-29 | 2026-08-05 | 2026-08-26 | 7 | 31 | 26.3 | 84.8 | AUTOCOMPAC | 34 | AUTOCOMPAC-34-7 | 2026-10-22 | NUEVO | 2026-10-22 | 22.44 | -4.7
27914 - ALBURA PPTO C | 245 | 4500 | Concreto | Vigas Cimentación Ejes 4-1 T4 | 2026-07-29 | 2026-08-05 | 2026-08-26 | 7 | 31 | 26.3 | 84.8 | AUTOCOMPAC | 34 | AUTOCOMPAC-34-7 | 2026-10-22 | NUEVO | 2026-10-22 | 22.44 | -4.7
27914 - ALBURA PPTO C | 246 | C3102000000 | Concreto | Placa Contrapiso Ejes 10-8 T4 | 2026-07-29 | 2026-08-26 | 2026-08-26 | 28 | 31.5 | 37.5 | 119 | PLACA | 34 | PLACA-34-28 | 2026-10-22 | NUEVO | 2026-10-22 | 34 | 6
27914 - ALBURA PPTO C | 246 | C3102000000 | Concreto | Placa Contrapiso Ejes 10-8 T4 | 2026-07-29 | 2026-08-26 | 2026-08-26 | 28 | 31.5 | 38.5 | 122.2 | PLACA | 34 | PLACA-34-28 | 2026-10-22 | NUEVO | 2026-10-22 | 34 | 7
27914 - ALBURA PPTO C | 246 | C3102000000 | Concreto | Placa Contrapiso Ejes 10-8 T4 | 2026-07-29 | 2026-08-26 | 2026-08-26 | 28 | 31.5 | 38.8 | 123.2 | PLACA | 34 | PLACA-34-28 | 2026-10-22 | NUEVO | 2026-10-22 | 34 | 7.3
27914 - ALBURA PPTO C | 246 | 4500 | Concreto | Placa Contrapiso Ejes 10-8 T4 | 2026-07-29 | 2026-08-12 | 2026-08-26 | 14 | 31 | 33.1 | 106.8 | PLACA | 34 | PLACA-34-14 | 2026-10-22 | NUEVO | 2026-10-22 | 26.29 | 2.1
27914 - ALBURA PPTO C | 246 | 4500 | Concreto | Placa Contrapiso Ejes 10-8 T4 | 2026-07-29 | 2026-08-12 | 2026-08-26 | 14 | 31 | 32.3 | 104.2 | PLACA | 34 | PLACA-34-14 | 2026-10-22 | NUEVO | 2026-10-22 | 26.29 | 1.3
27914 - ALBURA PPTO C | 246 | 4500 | Concreto | Placa Contrapiso Ejes 10-8 T4 | 2026-07-29 | 2026-08-05 | 2026-08-26 | 7 | 31 | 24.3 | 78.4 | PLACA | 34 | PLACA-34-7 | 2026-10-22 | NUEVO | 2026-10-22 | 22.44 | -6.7
27914 - ALBURA PPTO C | 246 | 4500 | Concreto | Placa Contrapiso Ejes 10-8 T4 | 2026-07-29 | 2026-08-05 | 2026-08-26 | 7 | 31 | 23 | 74.2 | PLACA | 34 | PLACA-34-7 | 2026-10-22 | NUEVO | 2026-10-22 | 22.44 | -8
27914 - ALBURA PPTO C | 247 | T3102000000 | Concreto | Recalce Pilotes Ejes 9-7 T3 | 2026-07-30 | 2026-08-27 | 2026-08-31 | 28 | 31.5 | 34.9 | 110.8 | TREMIE | 34 | TREMIE-34-28 | 2026-10-22 | NUEVO | 2026-10-22 |  | 3.4
27914 - ALBURA PPTO C | 247 | T3102000000 | Concreto | Recalce Pilotes Ejes 9-7 T3 | 2026-07-30 | 2026-08-27 | 2026-08-31 | 28 | 31.5 | 36.2 | 114.9 | TREMIE | 34 | TREMIE-34-28 | 2026-10-22 | NUEVO | 2026-10-22 |  | 4.7
27914 - ALBURA PPTO C | 247 | T3102000000 | Concreto | Recalce Pilotes Ejes 9-7 T3 | 2026-07-30 | 2026-08-27 | 2026-08-31 | 28 | 31.5 | 35.9 | 114 | TREMIE | 34 | TREMIE-34-28 | 2026-10-22 | NUEVO | 2026-10-22 |  | 4.4
27914 - ALBURA PPTO C | 247 | 4500 | Concreto | Recalce Pilotes Ejes 9-7 T3 | 2026-07-30 | 2026-08-13 | 2026-08-26 | 14 | 31 | 30.6 | 98.7 | TREMIE | 34 | TREMIE-34-14 | 2026-10-22 | NUEVO | 2026-10-22 |  | -0.4
27914 - ALBURA PPTO C | 247 | 4500 | Concreto | Recalce Pilotes Ejes 9-7 T3 | 2026-07-30 | 2026-08-13 | 2026-08-26 | 14 | 31 | 30.6 | 98.7 | TREMIE | 34 | TREMIE-34-14 | 2026-10-22 | NUEVO | 2026-10-22 |  | -0.4
27914 - ALBURA PPTO C | 247 | 4500 | Concreto | Recalce Pilotes Ejes 9-7 T3 | 2026-07-30 | 2026-08-06 | 2026-08-26 | 7 | 31 | 21.2 | 68.4 | TREMIE | 34 | TREMIE-34-7 | 2026-10-22 | NUEVO | 2026-10-22 |  | -9.8
27914 - ALBURA PPTO C | 247 | 4500 | Concreto | Recalce Pilotes Ejes 9-7 T3 | 2026-07-30 | 2026-08-06 | 2026-08-26 | 7 | 31 | 22.5 | 72.6 | TREMIE | 34 | TREMIE-34-7 | 2026-10-22 | NUEVO | 2026-10-22 |  | -8.5
27914 - ALBURA PPTO C | 248 | T310200000 | Concreto | Recalce Pilotes Ejes 7-5 T3 | 2026-07-31 | 2026-08-28 | 2026-08-31 | 28 | 31.5 | 38.2 | 121.3 | TREMIE | 34 | TREMIE-34-28 | 2026-10-22 | NUEVO | 2026-10-22 |  | 6.7
27914 - ALBURA PPTO C | 248 | T310200000 | Concreto | Recalce Pilotes Ejes 7-5 T3 | 2026-07-31 | 2026-08-28 | 2026-08-31 | 28 | 31.5 | 39.1 | 124.1 | TREMIE | 34 | TREMIE-34-28 | 2026-10-22 | NUEVO | 2026-10-22 |  | 7.6
27914 - ALBURA PPTO C | 248 | T310200000 | Concreto | Recalce Pilotes Ejes 7-5 T3 | 2026-07-31 | 2026-08-28 | 2026-08-31 | 28 | 31.5 | 39.4 | 125.1 | TREMIE | 34 | TREMIE-34-28 | 2026-10-22 | NUEVO | 2026-10-22 |  | 7.9
27914 - ALBURA PPTO C | 248 | 4500 | Concreto | Recalce pilotes ejes 7-5 T3 | 2026-07-31 | 2026-08-14 | 2026-08-20 | 14 | 31 | 31.3 | 101 | TREMIE | 34 | TREMIE-34-14 | 2026-10-22 | NUEVO | 2026-10-22 |  | 0.3
27914 - ALBURA PPTO C | 248 | 4500 | Concreto | Recalce pilotes ejes 7-5 T3 | 2026-07-31 | 2026-08-14 | 2026-08-20 | 14 | 31 | 31.2 | 100.6 | TREMIE | 34 | TREMIE-34-14 | 2026-10-22 | NUEVO | 2026-10-22 |  | 0.2
27914 - ALBURA PPTO C | 248 | 4500 | Concreto | Recalce Pilotes Ejes 7-5 T3 | 2026-07-31 | 2026-08-07 | 2026-08-26 | 7 | 31 | 25.8 | 83.2 | TREMIE | 34 | TREMIE-34-7 | 2026-10-22 | NUEVO | 2026-10-22 |  | -5.2
27914 - ALBURA PPTO C | 248 | 4500 | Concreto | Recalce Pilotes Ejes 7-5 T3 | 2026-07-31 | 2026-08-07 | 2026-08-26 | 7 | 31 | 26.9 | 86.8 | TREMIE | 34 | TREMIE-34-7 | 2026-10-22 | NUEVO | 2026-10-22 |  | -4.1
27914 - ALBURA PPTO C | 249 | T310200000 | Concreto | Recalce Pilotes Ejes 7-5 T3 | 2026-08-01 | 2026-08-29 | 2026-08-31 | 28 | 31.5 | 38.3 | 121.6 | TREMIE | 34 | TREMIE-34-28 | 2026-10-22 | NUEVO | 2026-10-22 |  | 6.8
27914 - ALBURA PPTO C | 249 | T310200000 | Concreto | Recalce Pilotes Ejes 7-5 T3 | 2026-08-01 | 2026-08-29 | 2026-08-31 | 28 | 31.5 | 38.7 | 122.9 | TREMIE | 34 | TREMIE-34-28 | 2026-10-22 | NUEVO | 2026-10-22 |  | 7.2
27914 - ALBURA PPTO C | 249 | T310200000 | Concreto | Recalce Pilotes Ejes 7-5 T3 | 2026-08-01 | 2026-08-29 | 2026-08-31 | 28 | 31.5 | 40.5 | 128.6 | TREMIE | 34 | TREMIE-34-28 | 2026-10-22 | NUEVO | 2026-10-22 |  | 9
27914 - ALBURA PPTO C | 249 | 4500 | Concreto | Recalce pilotes ejes 7-5 T3 | 2026-08-01 | 2026-08-15 | 2026-08-20 | 14 | 31 | 31.3 | 101 | TREMIE | 34 | TREMIE-34-14 | 2026-10-22 | NUEVO | 2026-10-22 |  | 0.3
27914 - ALBURA PPTO C | 249 | 4500 | Concreto | Recalce pilotes ejes 7-5 T3 | 2026-08-01 | 2026-08-15 | 2026-08-20 | 14 | 31 | 31.4 | 101.3 | TREMIE | 34 | TREMIE-34-14 | 2026-10-22 | NUEVO | 2026-10-22 |  | 0.4
27914 - ALBURA PPTO C | 249 | 4500 | Concreto | Recalce Pilotes Ejes 7-5 T3 | 2026-08-01 | 2026-08-08 | 2026-08-26 | 7 | 31 | 26.2 | 84.5 | TREMIE | 34 | TREMIE-34-7 | 2026-10-22 | NUEVO | 2026-10-22 |  | -4.8
27914 - ALBURA PPTO C | 249 | 4500 | Concreto | Recalce Pilotes Ejes 7-5 T3 | 2026-08-01 | 2026-08-08 | 2026-08-26 | 7 | 31 | 24.3 | 78.4 | TREMIE | 34 | TREMIE-34-7 | 2026-10-22 | NUEVO | 2026-10-22 |  | -6.7
27914 - ALBURA PPTO C | 25 | No especificado | Concreto | Pilote # 65 - Torre 4 | 2026-03-13 | 2026-03-27 | 2026-03-30 | 14 | 31 | 38.7 | 124.8 | TREMIE | 34 | TREMIE-34-14 | 2026-10-22 | NUEVO | 2026-10-22 |  | 7.7
27914 - ALBURA PPTO C | 25 | No especificado | Concreto | Pilote # 65 - Torre 4 | 2026-03-13 | 2026-03-27 | 2026-03-30 | 14 | 31 | 37.9 | 122.3 | TREMIE | 34 | TREMIE-34-14 | 2026-10-22 | NUEVO | 2026-10-22 |  | 6.9
27914 - ALBURA PPTO C | 25 | No especificado | Concreto | Pilote # 65 - Torre 4 | 2026-03-13 | 2026-03-27 | 2026-03-30 | 14 | 31 | 37.2 | 120 | TREMIE | 34 | TREMIE-34-14 | 2026-10-22 | NUEVO | 2026-10-22 |  | 6.2
27914 - ALBURA PPTO C | 25 | No especificado | Concreto | Pilote # 65 - Torre 4 | 2026-03-13 | 2026-03-20 | 2026-03-26 | 7 | 31 | 34.7 | 111.9 | TREMIE | 34 | TREMIE-34-7 | 2026-10-22 | NUEVO | 2026-10-22 |  | 3.7
27914 - ALBURA PPTO C | 25 | No especificado | Concreto | Pilote # 65 - Torre 4 | 2026-03-13 | 2026-03-20 | 2026-03-26 | 7 | 31 | 34.5 | 111.3 | TREMIE | 34 | TREMIE-34-7 | 2026-10-22 | NUEVO | 2026-10-22 |  | 3.5
27914 - ALBURA PPTO C | 25 | No especificado | Concreto | Pilote # 65 - Torre 4 | 2026-03-13 | 2026-03-20 | 2026-03-26 | 7 | 31 | 34.2 | 110.3 | TREMIE | 34 | TREMIE-34-7 | 2026-10-22 | NUEVO | 2026-10-22 |  | 3.2
27914 - ALBURA PPTO C | 25 | No especificado | Concreto | Pilote #65 Torre 4 | 2026-03-13 | 2026-04-10 | 2026-04-10 | 28 | 31 | 44.7 | 144.2 | TREMIE | 34 | TREMIE-34-28 | 2026-10-22 | NUEVO | 2026-10-22 |  | 13.7
27914 - ALBURA PPTO C | 25 | No especificado | Concreto | Pilote #65 Torre 4 | 2026-03-13 | 2026-04-10 | 2026-04-10 | 28 | 31 | 45.4 | 146.5 | TREMIE | 34 | TREMIE-34-28 | 2026-10-22 | NUEVO | 2026-10-22 |  | 14.4
27914 - ALBURA PPTO C | 25 | No especificado | Concreto | Pilote #65 Torre 4 | 2026-03-13 | 2026-04-10 | 2026-04-10 | 28 | 31 | 44.3 | 142.9 | TREMIE | 34 | TREMIE-34-28 | 2026-10-22 | NUEVO | 2026-10-22 |  | 13.3
27914 - ALBURA PPTO C | 250 | T310200000 | Concreto | Recalce Pilotes Ejes 1-4 T3 | 2026-08-01 | 2026-08-29 | 2026-08-31 | 28 | 31.5 | 35.6 | 113 | TREMIE | 34 | TREMIE-34-28 | 2026-10-22 | NUEVO | 2026-10-22 |  | 4.1
27914 - ALBURA PPTO C | 250 | T310200000 | Concreto | Recalce Pilotes Ejes 1-4 T3 | 2026-08-01 | 2026-08-29 | 2026-08-31 | 28 | 31.5 | 36.8 | 116.8 | TREMIE | 34 | TREMIE-34-28 | 2026-10-22 | NUEVO | 2026-10-22 |  | 5.3
27914 - ALBURA PPTO C | 250 | T310200000 | Concreto | Recalce Pilotes Ejes 1-4 T3 | 2026-08-01 | 2026-08-29 | 2026-08-31 | 28 | 31.5 | 37.8 | 120 | TREMIE | 34 | TREMIE-34-28 | 2026-10-22 | NUEVO | 2026-10-22 |  | 6.3
27914 - ALBURA PPTO C | 250 | 4500 | Concreto | Recalce pilotes ejes 1-4 T3 | 2026-08-01 | 2026-08-15 | 2026-08-20 | 14 | 31 | 29 | 93.5 | TREMIE | 34 | TREMIE-34-14 | 2026-10-22 | NUEVO | 2026-10-22 |  | -2
27914 - ALBURA PPTO C | 250 | 4500 | Concreto | Recalce pilotes ejes 1-4 T3 | 2026-08-01 | 2026-08-15 | 2026-08-20 | 14 | 31 | 28.8 | 92.9 | TREMIE | 34 | TREMIE-34-14 | 2026-10-22 | NUEVO | 2026-10-22 |  | -2.2
27914 - ALBURA PPTO C | 250 | 4500 | Concreto | Recalce Pilotes Ejes 1-4 T3 | 2026-08-01 | 2026-08-08 | 2026-08-26 | 7 | 31 | 23.8 | 76.8 | TREMIE | 34 | TREMIE-34-7 | 2026-10-22 | NUEVO | 2026-10-22 |  | -7.2
27914 - ALBURA PPTO C | 250 | 4500 | Concreto | Recalce Pilotes Ejes 1-4 T3 | 2026-08-01 | 2026-08-08 | 2026-08-26 | 7 | 31 | 23.1 | 74.5 | TREMIE | 34 | TREMIE-34-7 | 2026-10-22 | NUEVO | 2026-10-22 |  | -7.9
27914 - ALBURA PPTO C | 251 | 4500 | Concreto | Recalce pilotes ejes 1-4 T3 | 2026-08-01 | 2026-08-15 | 2026-08-20 | 14 | 31 | 28.5 | 91.9 | TREMIE | 34 | TREMIE-34-14 | 2026-10-22 | NUEVO | 2026-10-22 |  | -2.5
27914 - ALBURA PPTO C | 251 | 4500 | Concreto | Recalce pilotes ejes 1-4 T3 | 2026-08-01 | 2026-08-15 | 2026-08-20 | 14 | 31 | 27 | 87.1 | TREMIE | 34 | TREMIE-34-14 | 2026-10-22 | NUEVO | 2026-10-22 |  | -4
27914 - ALBURA PPTO C | 251 | 4500 | Concreto | Recalce Pilotes Ejes 1-4 T3 | 2026-08-01 | 2026-08-08 | 2026-08-26 | 7 | 31 | 21.7 | 70 | TREMIE | 34 | TREMIE-34-7 | 2026-10-22 | NUEVO | 2026-10-22 |  | -9.3
27914 - ALBURA PPTO C | 251 | 4500 | Concreto | Recalce Pilotes Ejes 1-4 T3 | 2026-08-01 | 2026-08-08 | 2026-08-26 | 7 | 31 | 21.1 | 68.1 | TREMIE | 34 | TREMIE-34-7 | 2026-10-22 | NUEVO | 2026-10-22 |  | -9.9
27914 - ALBURA PPTO C | 251 | T310200000 | Concreto | Recalce Pilotes Ejes 1-4 T3 | 2026-08-01 | 2026-08-29 | 2026-08-31 | 28 | 31.5 | 37.1 | 117.8 | TREMIE | 34 | TREMIE-34-28 | 2026-10-22 | NUEVO | 2026-10-22 |  | 5.6
27914 - ALBURA PPTO C | 251 | T310200000 | Concreto | Recalce Pilotes Ejes 1-4 T3 | 2026-08-01 | 2026-08-29 | 2026-08-31 | 28 | 31.5 | 36.2 | 114.9 | TREMIE | 34 | TREMIE-34-28 | 2026-10-22 | NUEVO | 2026-10-22 |  | 4.7
27914 - ALBURA PPTO C | 251 | T310200000 | Concreto | Recalce Pilotes Ejes 1-4 T3 | 2026-08-01 | 2026-08-29 | 2026-08-31 | 28 | 31.5 | 36.4 | 115.6 | TREMIE | 34 | TREMIE-34-28 | 2026-10-22 | NUEVO | 2026-10-22 |  | 4.9
27914 - ALBURA PPTO C | 252 | 4500 | Concreto | Recalce pilotes ejes 12-15 T3 | 2026-08-03 | 2026-08-17 | 2026-08-20 | 14 | 31 | 32.7 | 105.5 | TREMIE | 34 | TREMIE-34-14 | 2026-10-22 | NUEVO | 2026-10-22 |  | 1.7
27914 - ALBURA PPTO C | 252 | 4500 | Concreto | Recalce pilotes ejes 12-15 T3 | 2026-08-03 | 2026-08-17 | 2026-08-20 | 14 | 31 | 33.3 | 107.4 | TREMIE | 34 | TREMIE-34-14 | 2026-10-22 | NUEVO | 2026-10-22 |  | 2.3
27914 - ALBURA PPTO C | 252 | 4500 | Concreto | Recalce Pilotes Ejes 12-15 T3 | 2026-08-03 | 2026-08-10 | 2026-08-26 | 7 | 31 | 26 | 83.9 | TREMIE | 34 | TREMIE-34-7 | 2026-10-22 | NUEVO | 2026-10-22 |  | -5
27914 - ALBURA PPTO C | 252 | 4500 | Concreto | Recalce Pilotes Ejes 12-15 T3 | 2026-08-03 | 2026-08-10 | 2026-08-26 | 7 | 31 | 26 | 83.9 | TREMIE | 34 | TREMIE-34-7 | 2026-10-22 | NUEVO | 2026-10-22 |  | -5
27914 - ALBURA PPTO C | 252 | T31020000 | Concreto | Recalce pilotes Ejes 12-15 T3 | 2026-08-03 | 2026-08-31 | 2026-09-02 | 28 | 31.5 | 40.9 | 129.8 | TREMIE | 34 | TREMIE-34-28 | 2026-10-22 | NUEVO | 2026-10-22 |  | 9.4
27914 - ALBURA PPTO C | 252 | T31020000 | Concreto | Recalce pilotes Ejes 12-15 T3 | 2026-08-03 | 2026-08-31 | 2026-09-02 | 28 | 31.5 | 41.4 | 131.4 | TREMIE | 34 | TREMIE-34-28 | 2026-10-22 | NUEVO | 2026-10-22 |  | 9.9
27914 - ALBURA PPTO C | 252 | T31020000 | Concreto | Recalce pilotes Ejes 12-15 T3 | 2026-08-03 | 2026-08-31 | 2026-09-02 | 28 | 31.5 | 40.1 | 127.3 | TREMIE | 34 | TREMIE-34-28 | 2026-10-22 | NUEVO | 2026-10-22 |  | 8.6
27914 - ALBURA PPTO C | 253 | 4500 | Concreto | Recalce pilotes ejes 12-15 T3 | 2026-08-03 | 2026-08-17 | 2026-08-20 | 14 | 31 | 34.6 | 111.6 | TREMIE | 34 | TREMIE-34-14 | 2026-10-22 | NUEVO | 2026-10-22 |  | 3.6
27914 - ALBURA PPTO C | 253 | 4500 | Concreto | Recalce pilotes ejes 12-15 T3 | 2026-08-03 | 2026-08-17 | 2026-08-20 | 14 | 31 | 34.5 | 111.3 | TREMIE | 34 | TREMIE-34-14 | 2026-10-22 | NUEVO | 2026-10-22 |  | 3.5
27914 - ALBURA PPTO C | 253 | 4500 | Concreto | Recalce Pilotes Ejes 12-15 T3 | 2026-08-03 | 2026-08-10 | 2026-08-26 | 7 | 31 | 28.1 | 90.6 | TREMIE | 34 | TREMIE-34-7 | 2026-10-22 | NUEVO | 2026-10-22 |  | -2.9
27914 - ALBURA PPTO C | 253 | 4500 | Concreto | Recalce Pilotes Ejes 12-15 T3 | 2026-08-03 | 2026-08-10 | 2026-08-26 | 7 | 31 | 29.1 | 93.9 | TREMIE | 34 | TREMIE-34-7 | 2026-10-22 | NUEVO | 2026-10-22 |  | -1.9
27914 - ALBURA PPTO C | 253 | T310200000 | Concreto | Recalce Pilotes Ejes 12-15 T3 | 2026-08-03 | 2026-08-31 | 2026-09-02 | 28 | 31.5 | 41.7 | 132.4 | TREMIE | 34 | TREMIE-34-28 | 2026-10-22 | NUEVO | 2026-10-22 |  | 10.2
27914 - ALBURA PPTO C | 253 | T310200000 | Concreto | Recalce Pilotes Ejes 12-15 T3 | 2026-08-03 | 2026-08-31 | 2026-09-02 | 28 | 31.5 | 41 | 130.2 | TREMIE | 34 | TREMIE-34-28 | 2026-10-22 | NUEVO | 2026-10-22 |  | 9.5
27914 - ALBURA PPTO C | 253 | T310200000 | Concreto | Recalce Pilotes Ejes 12-15 T3 | 2026-08-03 | 2026-08-31 | 2026-09-02 | 28 | 31.5 | 39.8 | 126.3 | TREMIE | 34 | TREMIE-34-28 | 2026-10-22 | NUEVO | 2026-10-22 |  | 8.3
27914 - ALBURA PPTO C | 254 | 7000 | Concreto | Muros piso 1 ejes 15-12 T4 | 2026-08-04 | 2026-08-18 | 2026-08-20 | 14 | 49 | 43.4 | 88.6 | MURO | 48 | MURO-48-14 | 2026-10-22 | NUEVO | 2026-10-22 | 37.12 | -5.6
27914 - ALBURA PPTO C | 254 | 7000 | Concreto | Muros piso 1 ejes 15-12 T4 | 2026-08-04 | 2026-08-18 | 2026-08-20 | 14 | 49 | 43.7 | 89.2 | MURO | 48 | MURO-48-14 | 2026-10-22 | NUEVO | 2026-10-22 | 37.12 | -5.3
27914 - ALBURA PPTO C | 254 | 7000 | Concreto | Muros Piso 1 Ejes 15-12 T4 | 2026-08-04 | 2026-08-11 | 2026-08-26 | 7 | 49 | 36.7 | 74.9 | MURO | 48 | MURO-48-7 | 2026-10-22 | NUEVO | 2026-10-22 | 31.68 | -12.3
27914 - ALBURA PPTO C | 254 | 7000 | Concreto | Muros Piso 1 Ejes 15-12 T4 | 2026-08-04 | 2026-08-11 | 2026-08-26 | 7 | 49 | 34.1 | 69.6 | MURO | 48 | MURO-48-7 | 2026-10-22 | NUEVO | 2026-10-22 | 31.68 | -14.9
27914 - ALBURA PPTO C | 254 | Q480400000 | Concreto | Muros Piso 1 Ejes 15-12 T4 | 2026-08-04 | 2026-09-01 | 2026-09-02 | 28 | 49 | 55.4 | 113.1 | MURO | 48 | MURO-48-28 | 2026-10-22 | NUEVO | 2026-10-22 | 48 | 6.4
27914 - ALBURA PPTO C | 254 | Q480400000 | Concreto | Muros Piso 1 Ejes 15-12 T4 | 2026-08-04 | 2026-09-01 | 2026-09-02 | 28 | 49 | 54.1 | 110.4 | MURO | 48 | MURO-48-28 | 2026-10-22 | NUEVO | 2026-10-22 | 48 | 5.1
27914 - ALBURA PPTO C | 254 | Q480400000 | Concreto | Muros Piso 1 Ejes 15-12 T4 | 2026-08-04 | 2026-09-01 | 2026-09-02 | 28 | 49 | 55 | 112.2 | MURO | 48 | MURO-48-28 | 2026-10-22 | NUEVO | 2026-10-22 | 48 | 6
27914 - ALBURA PPTO C | 255 | 4500 | Concreto | Placa contrapiso 10-8 T4 | 2026-08-05 | 2026-08-19 | 2026-08-21 | 14 | 31 | 30.6 | 98.7 | PLACA | 34 | PLACA-34-14 | 2026-10-22 | NUEVO | 2026-10-22 | 26.29 | -0.4
27914 - ALBURA PPTO C | 255 | 4500 | Concreto | Placa contrapiso 10-8 T4 | 2026-08-05 | 2026-08-19 | 2026-08-21 | 14 | 31 | 30.1 | 97.1 | PLACA | 34 | PLACA-34-14 | 2026-10-22 | NUEVO | 2026-10-22 | 26.29 | -0.9
27914 - ALBURA PPTO C | 255 | 4500 | Concreto | Placa Contrapiso 10-8 T4 | 2026-08-05 | 2026-08-12 | 2026-08-26 | 7 | 31 | 25.2 | 81.3 | PLACA | 34 | PLACA-34-7 | 2026-10-22 | NUEVO | 2026-10-22 | 22.44 | -5.8
27914 - ALBURA PPTO C | 255 | 4500 | Concreto | Placa Contrapiso 10-8 T4 | 2026-08-05 | 2026-08-12 | 2026-08-26 | 7 | 31 | 24.8 | 80 | PLACA | 34 | PLACA-34-7 | 2026-10-22 | NUEVO | 2026-10-22 | 22.44 | -6.2
27914 - ALBURA PPTO C | 255 | C310200000 | Concreto | Placa Contrapiso Ejes 10-8 T4 | 2026-08-05 | 2026-09-02 | 2026-09-04 | 28 | 31.5 | 38 | 120.6 | PLACA | 34 | PLACA-34-28 | 2026-10-22 | NUEVO | 2026-10-22 | 34 | 6.5
27914 - ALBURA PPTO C | 255 | C310200000 | Concreto | Placa Contrapiso Ejes 10-8 T4 | 2026-08-05 | 2026-09-02 | 2026-09-04 | 28 | 31.5 | 37 | 117.5 | PLACA | 34 | PLACA-34-28 | 2026-10-22 | NUEVO | 2026-10-22 | 34 | 5.5
27914 - ALBURA PPTO C | 255 | C310200000 | Concreto | Placa Contrapiso Ejes 10-8 T4 | 2026-08-05 | 2026-09-02 | 2026-09-04 | 28 | 31.5 | 36.8 | 116.8 | PLACA | 34 | PLACA-34-28 | 2026-10-22 | NUEVO | 2026-10-22 | 34 | 5.3
27914 - ALBURA PPTO C | 256 | Q480400000 | Concreto | Muros Piso 1 Ejes 12-11 Ejes A-L | 2026-08-06 | 2026-09-23 | 2026-09-28 | 48 | 49 | 46.2 | 94.3 | MURO | 48 | MURO-48-48 | 2026-10-22 | NUEVO | 2026-10-22 | 48 | -2.8
27914 - ALBURA PPTO C | 256 | Q480400000 | Concreto | Muros Piso 1 Ejes 12-11 Ejes A-L | 2026-08-06 | 2026-09-23 | 2026-09-28 | 48 | 49 | 47.7 | 97.3 | MURO | 48 | MURO-48-48 | 2026-10-22 | NUEVO | 2026-10-22 | 48 | -1.3
27914 - ALBURA PPTO C | 256 | Q480400000 | Concreto | Muros Piso 1 Ejes 12-11 Ejes A-L | 2026-08-06 | 2026-09-23 | 2026-09-28 | 48 | 49 | 48.3 | 98.6 | MURO | 48 | MURO-48-48 | 2026-10-22 | NUEVO | 2026-10-22 | 48 | -0.7
27914 - ALBURA PPTO C | 256 | 7000 | Concreto | Muros piso 1, ejes 12-10 T4 | 2026-08-06 | 2026-08-20 | 2026-08-21 | 14 | 49 | 37.7 | 76.9 | MURO | 48 | MURO-48-14 | 2026-10-22 | NUEVO | 2026-10-22 | 37.12 | -11.3
27914 - ALBURA PPTO C | 256 | 7000 | Concreto | Muros piso 1, ejes 12-10 T4 | 2026-08-06 | 2026-08-20 | 2026-08-21 | 14 | 49 | 37.6 | 76.7 | MURO | 48 | MURO-48-14 | 2026-10-22 | NUEVO | 2026-10-22 | 37.12 | -11.4
27914 - ALBURA PPTO C | 256 | 7000 | Concreto | Muros Piso 1 Ejes 12-10 T4 | 2026-08-06 | 2026-08-13 | 2026-08-26 | 7 | 49 | 31.3 | 63.9 | MURO | 48 | MURO-48-7 | 2026-10-22 | NUEVO | 2026-10-22 | 31.68 | -17.7
27914 - ALBURA PPTO C | 256 | 7000 | Concreto | Muros Piso 1 Ejes 12-10 T4 | 2026-08-06 | 2026-08-13 | 2026-08-26 | 7 | 49 | 30.8 | 62.9 | MURO | 48 | MURO-48-7 | 2026-10-22 | NUEVO | 2026-10-22 | 31.68 | -18.2
27914 - ALBURA PPTO C | 256 | Q480400000 | Concreto | Muros Piso 1 Ejes 12-10 T4 | 2026-08-06 | 2026-09-03 | 2026-09-04 | 28 | 49 | 44 | 89.8 | MURO | 48 | MURO-48-28 | 2026-10-22 | NUEVO | 2026-10-22 | 48 | -5
27914 - ALBURA PPTO C | 256 | Q480400000 | Concreto | Muros Piso 1 Ejes 12-10 T4 | 2026-08-06 | 2026-09-03 | 2026-09-04 | 28 | 49 | 43.6 | 89 | MURO | 48 | MURO-48-28 | 2026-10-22 | NUEVO | 2026-10-22 | 48 | -5.4
27914 - ALBURA PPTO C | 256 | Q480400000 | Concreto | Muros Piso 1 Ejes 12-10 T4 | 2026-08-06 | 2026-09-03 | 2026-09-04 | 28 | 49 | 43.4 | 88.6 | MURO | 48 | MURO-48-28 | 2026-10-22 | NUEVO | 2026-10-22 | 48 | -5.6
27914 - ALBURA PPTO C | 257 | 3000 | Concreto | Placa torre 4, piso 1, eje 7 al 8 | 2026-08-11 | 2026-08-25 | 2026-08-26 | 14 | 21 | 28 | 133.3 | PLACA | 21 | PLACA-21-14 | 2026-10-22 | NUEVO | 2026-10-22 | 16.24 | 7
27914 - ALBURA PPTO C | 257 | 3000 | Concreto | Placa torre 4, piso 1, eje 7 al 8 | 2026-08-11 | 2026-08-25 | 2026-08-26 | 14 | 21 | 28.2 | 134.3 | PLACA | 21 | PLACA-21-14 | 2026-10-22 | NUEVO | 2026-10-22 | 16.24 | 7.2
27914 - ALBURA PPTO C | 257 | 3000 | Concreto | Placa torre 4, piso 1, eje 7 al 8 | 2026-08-11 | 2026-08-18 | 2026-08-21 | 7 | 21 | 24 | 114.3 | PLACA | 21 | PLACA-21-7 | 2026-10-22 | NUEVO | 2026-10-22 | 13.86 | 3
27914 - ALBURA PPTO C | 257 | 3000 | Concreto | Placa torre 4, piso 1, eje 7 al 8 | 2026-08-11 | 2026-08-18 | 2026-08-21 | 7 | 21 | 22.5 | 107.1 | PLACA | 21 | PLACA-21-7 | 2026-10-22 | NUEVO | 2026-10-22 | 13.86 | 1.5
27914 - ALBURA PPTO C | 257 | G210200000 | Concreto | Placa Torre 4 Piso 1 Eje 7-8 | 2026-08-11 | 2026-09-08 | 2026-09-09 | 28 | 31.5 | 29.8 | 94.6 | PLACA | 34 | PLACA-34-28 | 2026-10-22 | NUEVO | 2026-10-22 | 34 | -1.7
27914 - ALBURA PPTO C | 257 | G210200000 | Concreto | Placa Torre 4 Piso 1 Eje 7-8 | 2026-08-11 | 2026-09-08 | 2026-09-09 | 28 | 31.5 | 30.2 | 95.9 | PLACA | 34 | PLACA-34-28 | 2026-10-22 | NUEVO | 2026-10-22 | 34 | -1.3
27914 - ALBURA PPTO C | 257 | G210200000 | Concreto | Placa Torre 4 Piso 1 Eje 7-8 | 2026-08-11 | 2026-09-08 | 2026-09-09 | 28 | 31.5 | 29.4 | 93.3 | PLACA | 34 | PLACA-34-28 | 2026-10-22 | NUEVO | 2026-10-22 | 34 | -2.1
27914 - ALBURA PPTO C | 258 | 7000 | Concreto | Muro torre 4, piso 1, eje 11 al 9 - Autocompactante | 2026-08-12 | 2026-08-26 | 2026-08-26 | 14 | 48 | 45.6 | 95 | MURO | 48 | MURO-48-14 | 2026-10-22 | NUEVO | 2026-10-22 | 37.12 | -2.4
27914 - ALBURA PPTO C | 258 | 7000 | Concreto | Muro torre 4, piso 1, eje 11 al 9 - Autocompactante | 2026-08-12 | 2026-08-26 | 2026-08-26 | 14 | 48 | 45.7 | 95.2 | MURO | 48 | MURO-48-14 | 2026-10-22 | NUEVO | 2026-10-22 | 37.12 | -2.3
27914 - ALBURA PPTO C | 258 | 7000 | Concreto | Muro torre 4, piso 1, eje 11 al 9 - Autocompactante | 2026-08-12 | 2026-08-19 | 2026-08-21 | 7 | 48 | 37.9 | 79 | MURO | 48 | MURO-48-7 | 2026-10-22 | NUEVO | 2026-10-22 | 31.68 | -10.1
27914 - ALBURA PPTO C | 258 | 7000 | Concreto | Muro torre 4, piso 1, eje 11 al 9 - Autocompactante | 2026-08-12 | 2026-08-19 | 2026-08-21 | 7 | 48 | 38 | 79.2 | MURO | 48 | MURO-48-7 | 2026-10-22 | NUEVO | 2026-10-22 | 31.68 | -10
27914 - ALBURA PPTO C | 258 | Q480400000 | Concreto | Muros Torre 4 Piso 1 Eje 11-9 | 2026-08-12 | 2026-09-09 | 2026-09-09 | 28 | 49 | 54.8 | 111.8 | MURO | 48 | MURO-48-28 | 2026-10-22 | NUEVO | 2026-10-22 | 48 | 5.8
27914 - ALBURA PPTO C | 258 | Q480400000 | Concreto | Muros Torre 4 Piso 1 Eje 11-9 | 2026-08-12 | 2026-09-09 | 2026-09-09 | 28 | 49 | 53.5 | 109.2 | MURO | 48 | MURO-48-28 | 2026-10-22 | NUEVO | 2026-10-22 | 48 | 4.5
27914 - ALBURA PPTO C | 258 | Q480400000 | Concreto | Muros Torre 4 Piso 1 Eje 11-9 | 2026-08-12 | 2026-09-09 | 2026-09-09 | 28 | 49 | 53.2 | 108.6 | MURO | 48 | MURO-48-28 | 2026-10-22 | NUEVO | 2026-10-22 | 48 | 4.2
27914 - ALBURA PPTO C | 259 | 3000 | Concreto | Placa torre 4, piso 2, eje 15 al 12 | 2026-08-13 | 2026-08-27 | 2026-08-28 | 14 | 21 | 33.9 | 161.4 | PLACA | 21 | PLACA-21-14 | 2026-10-22 | NUEVO | 2026-10-22 | 16.24 | 12.9
27914 - ALBURA PPTO C | 259 | 3000 | Concreto | Placa torre 4, piso 2, eje 15 al 12 | 2026-08-13 | 2026-08-27 | 2026-08-28 | 14 | 21 | 34.5 | 164.3 | PLACA | 21 | PLACA-21-14 | 2026-10-22 | NUEVO | 2026-10-22 | 16.24 | 13.5
27914 - ALBURA PPTO C | 259 | 3000 | Concreto | Placa torre 4, piso 2, eje 15 al 12 | 2026-08-13 | 2026-08-20 | 2026-08-21 | 7 | 21 | 31.2 | 148.6 | PLACA | 21 | PLACA-21-7 | 2026-10-22 | NUEVO | 2026-10-22 | 13.86 | 10.2
27914 - ALBURA PPTO C | 259 | 3000 | Concreto | Placa torre 4, piso 2, eje 15 al 12 | 2026-08-13 | 2026-08-20 | 2026-08-21 | 7 | 21 | 30.7 | 146.2 | PLACA | 21 | PLACA-21-7 | 2026-10-22 | NUEVO | 2026-10-22 | 13.86 | 9.7
27914 - ALBURA PPTO C | 259 | G210200000 | Concreto | Placa Torre 4 Piso 2 Eje 15-12 | 2026-08-13 | 2026-09-10 | 2026-09-10 | 28 | 21 | 38.8 | 184.8 | PLACA | 21 | PLACA-21-28 | 2026-10-22 | NUEVO | 2026-10-22 | 21 | 17.8
27914 - ALBURA PPTO C | 259 | G210200000 | Concreto | Placa Torre 4 Piso 2 Eje 15-12 | 2026-08-13 | 2026-09-10 | 2026-09-10 | 28 | 21 | 37.7 | 179.5 | PLACA | 21 | PLACA-21-28 | 2026-10-22 | NUEVO | 2026-10-22 | 21 | 16.7
27914 - ALBURA PPTO C | 259 | G210200000 | Concreto | Placa Torre 4 Piso 2 Eje 15-12 | 2026-08-13 | 2026-09-10 | 2026-09-10 | 28 | 21 | 38.3 | 182.4 | PLACA | 21 | PLACA-21-28 | 2026-10-22 | NUEVO | 2026-10-22 | 21 | 17.3
27914 - ALBURA PPTO C | 26 | No especificado | Concreto | Pilote # 40- Torre 4 | 2026-03-13 | 2026-03-27 | 2026-03-30 | 14 | 31 | 36.8 | 118.7 | TREMIE | 34 | TREMIE-34-14 | 2026-10-22 | NUEVO | 2026-10-22 |  | 5.8
27914 - ALBURA PPTO C | 26 | No especificado | Concreto | Pilote # 40- Torre 4 | 2026-03-13 | 2026-03-27 | 2026-03-30 | 14 | 31 | 35.9 | 115.8 | TREMIE | 34 | TREMIE-34-14 | 2026-10-22 | NUEVO | 2026-10-22 |  | 4.9
27914 - ALBURA PPTO C | 26 | No especificado | Concreto | Pilote # 40- Torre 4 | 2026-03-13 | 2026-03-27 | 2026-03-30 | 14 | 31 | 35.2 | 113.5 | TREMIE | 34 | TREMIE-34-14 | 2026-10-22 | NUEVO | 2026-10-22 |  | 4.2
27914 - ALBURA PPTO C | 26 | No especificado | Concreto | Pilote # 40- Torre 4 | 2026-03-13 | 2026-03-20 | 2026-03-26 | 7 | 31 | 32.2 | 103.9 | TREMIE | 34 | TREMIE-34-7 | 2026-10-22 | NUEVO | 2026-10-22 |  | 1.2
27914 - ALBURA PPTO C | 26 | No especificado | Concreto | Pilote # 40- Torre 4 | 2026-03-13 | 2026-03-20 | 2026-03-26 | 7 | 31 | 31.8 | 102.6 | TREMIE | 34 | TREMIE-34-7 | 2026-10-22 | NUEVO | 2026-10-22 |  | 0.8
27914 - ALBURA PPTO C | 26 | No especificado | Concreto | Pilote # 40- Torre 4 | 2026-03-13 | 2026-03-20 | 2026-03-26 | 7 | 31 | 31.5 | 101.6 | TREMIE | 34 | TREMIE-34-7 | 2026-10-22 | NUEVO | 2026-10-22 |  | 0.5
27914 - ALBURA PPTO C | 26 | No especificado | Concreto | Pilote #40 Torre 4 | 2026-03-13 | 2026-04-10 | 2026-04-10 | 28 | 31 | 40.1 | 129.4 | TREMIE | 34 | TREMIE-34-28 | 2026-10-22 | NUEVO | 2026-10-22 |  | 9.1
27914 - ALBURA PPTO C | 26 | No especificado | Concreto | Pilote #40 Torre 4 | 2026-03-13 | 2026-04-10 | 2026-04-10 | 28 | 31 | 39 | 125.8 | TREMIE | 34 | TREMIE-34-28 | 2026-10-22 | NUEVO | 2026-10-22 |  | 8
27914 - ALBURA PPTO C | 26 | No especificado | Concreto | Pilote #40 Torre 4 | 2026-03-13 | 2026-04-10 | 2026-04-10 | 28 | 31 | 39.6 | 127.7 | TREMIE | 34 | TREMIE-34-28 | 2026-10-22 | NUEVO | 2026-10-22 |  | 8.6
27914 - ALBURA PPTO C | 260 | 4500 | Concreto | Placa torre 4, piso 1, eje 7 al 4 | 2026-08-13 | 2026-08-27 | 2026-08-28 | 14 | 31 | 34.8 | 112.3 | PLACA | 34 | PLACA-34-14 | 2026-10-22 | NUEVO | 2026-10-22 | 26.29 | 3.8
27914 - ALBURA PPTO C | 260 | 4500 | Concreto | Placa torre 4, piso 1, eje 7 al 4 | 2026-08-13 | 2026-08-27 | 2026-08-28 | 14 | 31 | 35.1 | 113.2 | PLACA | 34 | PLACA-34-14 | 2026-10-22 | NUEVO | 2026-10-22 | 26.29 | 4.1
27914 - ALBURA PPTO C | 260 | 4500 | Concreto | Placa torre 4, piso 1, eje 7 al 4 | 2026-08-13 | 2026-08-20 | 2026-08-21 | 7 | 31 | 32 | 103.2 | PLACA | 34 | PLACA-34-7 | 2026-10-22 | NUEVO | 2026-10-22 | 22.44 | 1
27914 - ALBURA PPTO C | 260 | 4500 | Concreto | Placa torre 4, piso 1, eje 7 al 4 | 2026-08-13 | 2026-08-20 | 2026-08-21 | 7 | 31 | 32 | 103.2 | PLACA | 34 | PLACA-34-7 | 2026-10-22 | NUEVO | 2026-10-22 | 22.44 | 1
27914 - ALBURA PPTO C | 260 | C310200000 | Concreto | Placa Torre 4 Piso 1 Eje 7-4 | 2026-08-13 | 2026-09-10 | 2026-09-10 | 28 | 31.5 | 42.3 | 134.3 | PLACA | 34 | PLACA-34-28 | 2026-10-22 | NUEVO | 2026-10-22 | 34 | 10.8
27914 - ALBURA PPTO C | 260 | C310200000 | Concreto | Placa Torre 4 Piso 1 Eje 7-4 | 2026-08-13 | 2026-09-10 | 2026-09-10 | 28 | 31.5 | 41.3 | 131.1 | PLACA | 34 | PLACA-34-28 | 2026-10-22 | NUEVO | 2026-10-22 | 34 | 9.8
27914 - ALBURA PPTO C | 260 | C310200000 | Concreto | Placa Torre 4 Piso 1 Eje 7-4 | 2026-08-13 | 2026-09-10 | 2026-09-10 | 28 | 31.5 | 41.8 | 132.7 | PLACA | 34 | PLACA-34-28 | 2026-10-22 | NUEVO | 2026-10-22 | 34 | 10.3
27914 - ALBURA PPTO C | 261 | C310200000 | Concreto | Placa Contrapiso 1 - 4 Ejes A - L T4 | 2026-08-15 | 2026-09-12 | 2026-09-14 | 28 | 31.5 | 37.9 | 120.3 | PLACA | 34 | PLACA-34-28 | 2026-10-22 | NUEVO | 2026-10-22 | 34 | 6.4
27914 - ALBURA PPTO C | 261 | C310200000 | Concreto | Placa Contrapiso 1 - 4 Ejes A - L T4 | 2026-08-15 | 2026-09-12 | 2026-09-14 | 28 | 31.5 | 38.4 | 121.9 | PLACA | 34 | PLACA-34-28 | 2026-10-22 | NUEVO | 2026-10-22 | 34 | 6.9
27914 - ALBURA PPTO C | 261 | C310200000 | Concreto | Placa Contrapiso 1 - 4 Ejes A - L T4 | 2026-08-15 | 2026-09-12 | 2026-09-14 | 28 | 31.5 | 38.9 | 123.5 | PLACA | 34 | PLACA-34-28 | 2026-10-22 | NUEVO | 2026-10-22 | 34 | 7.4
27914 - ALBURA PPTO C | 261 | 4500 | Concreto | Placa torre 4, piso 1, eje 4 al 1 | 2026-08-15 | 2026-08-29 | 2026-09-02 | 14 | 31 | 32.3 | 104.2 | PLACA | 34 | PLACA-34-14 | 2026-10-22 | NUEVO | 2026-10-22 | 26.29 | 1.3
27914 - ALBURA PPTO C | 261 | 4500 | Concreto | Placa torre 4, piso 1, eje 4 al 1 | 2026-08-15 | 2026-08-29 | 2026-09-02 | 14 | 31 | 32.2 | 103.9 | PLACA | 34 | PLACA-34-14 | 2026-10-22 | NUEVO | 2026-10-22 | 26.29 | 1.2
27914 - ALBURA PPTO C | 261 | 4500 | Concreto | Placa torre 4, piso 1, eje 4 al 1 | 2026-08-15 | 2026-08-22 | 2026-08-25 | 7 | 31 | 27.2 | 87.7 | PLACA | 34 | PLACA-34-7 | 2026-10-22 | NUEVO | 2026-10-22 | 22.44 | -3.8
27914 - ALBURA PPTO C | 261 | 4500 | Concreto | Placa torre 4, piso 1, eje 4 al 1 | 2026-08-15 | 2026-08-22 | 2026-08-25 | 7 | 31 | 27 | 87.1 | PLACA | 34 | PLACA-34-7 | 2026-10-22 | NUEVO | 2026-10-22 | 22.44 | -4
27914 - ALBURA PPTO C | 262 | Q480400000 | Concreto | Muros Piso 1 Ejes 10 - 8, Ejes G - L | 2026-08-18 | 2026-09-15 | 2026-09-16 | 28 | 49 | 60.6 | 123.7 | MURO | 48 | MURO-48-28 | 2026-10-22 | NUEVO | 2026-10-22 | 48 | 11.6
27914 - ALBURA PPTO C | 262 | Q480400000 | Concreto | Muros Piso 1 Ejes 10 - 8, Ejes G - L | 2026-08-18 | 2026-09-15 | 2026-09-16 | 28 | 49 | 62.5 | 127.6 | MURO | 48 | MURO-48-28 | 2026-10-22 | NUEVO | 2026-10-22 | 48 | 13.5
27914 - ALBURA PPTO C | 262 | Q480400000 | Concreto | Muros Piso 1 Ejes 10 - 8, Ejes G - L | 2026-08-18 | 2026-09-15 | 2026-09-16 | 28 | 49 | 62.8 | 128.2 | MURO | 48 | MURO-48-28 | 2026-10-22 | NUEVO | 2026-10-22 | 48 | 13.8
27914 - ALBURA PPTO C | 262 | 7000 | Concreto | Muro torre 4, piso 1, eje 10 al 8, M15 - M18 | 2026-08-18 | 2026-09-01 | 2026-09-02 | 14 | 49 | 49 | 100 | MURO | 48 | MURO-48-14 | 2026-10-22 | NUEVO | 2026-10-22 | 37.12 | 0
27914 - ALBURA PPTO C | 262 | 7000 | Concreto | Muro torre 4, piso 1, eje 10 al 8, M15 - M18 | 2026-08-18 | 2026-09-01 | 2026-09-02 | 14 | 49 | 48.5 | 99 | MURO | 48 | MURO-48-14 | 2026-10-22 | NUEVO | 2026-10-22 | 37.12 | -0.5
27914 - ALBURA PPTO C | 262 | 7000 | Concreto | Muro torre 4, piso 1, eje 10 al 8, M15 - M18 | 2026-08-18 | 2026-08-25 | 2026-08-26 | 7 | 49 | 43.5 | 88.8 | MURO | 48 | MURO-48-7 | 2026-10-22 | NUEVO | 2026-10-22 | 31.68 | -5.5
27914 - ALBURA PPTO C | 262 | 7000 | Concreto | Muro torre 4, piso 1, eje 10 al 8, M15 - M18 | 2026-08-18 | 2026-08-25 | 2026-08-26 | 7 | 49 | 43.3 | 88.4 | MURO | 48 | MURO-48-7 | 2026-10-22 | NUEVO | 2026-10-22 | 31.68 | -5.7
27914 - ALBURA PPTO C | 263 | G210200000 | Concreto | Placa Torre 4 Piso 2 Ejes 12 - 10 Ato 208 - 211 | 2026-08-18 | 2026-09-15 | 2026-09-16 | 28 | 21 | 35.6 | 169.5 | PLACA | 21 | PLACA-21-28 | 2026-10-22 | NUEVO | 2026-10-22 | 21 | 14.6
27914 - ALBURA PPTO C | 263 | G210200000 | Concreto | Placa Torre 4 Piso 2 Ejes 12 - 10 Ato 208 - 211 | 2026-08-18 | 2026-09-15 | 2026-09-16 | 28 | 21 | 36.9 | 175.7 | PLACA | 21 | PLACA-21-28 | 2026-10-22 | NUEVO | 2026-10-22 | 21 | 15.9
27914 - ALBURA PPTO C | 263 | G210200000 | Concreto | Placa Torre 4 Piso 2 Ejes 12 - 10 Ato 208 - 211 | 2026-08-18 | 2026-09-15 | 2026-09-16 | 28 | 21 | 37.7 | 179.5 | PLACA | 21 | PLACA-21-28 | 2026-10-22 | NUEVO | 2026-10-22 | 21 | 16.7
27914 - ALBURA PPTO C | 263 | 3000 | Concreto | Placa torre 4, piso 2, eje 12 al 10 | 2026-08-18 | 2026-09-01 | 2026-09-02 | 14 | 21 | 33.1 | 157.6 | PLACA | 21 | PLACA-21-14 | 2026-10-22 | NUEVO | 2026-10-22 | 16.24 | 12.1
27914 - ALBURA PPTO C | 263 | 3000 | Concreto | Placa torre 4, piso 2, eje 12 al 10 | 2026-08-18 | 2026-09-01 | 2026-09-02 | 14 | 21 | 32.4 | 154.3 | PLACA | 21 | PLACA-21-14 | 2026-10-22 | NUEVO | 2026-10-22 | 16.24 | 11.4
27914 - ALBURA PPTO C | 263 | 3000 | Concreto | Placa torre 4, piso 2, eje 12 al 10 | 2026-08-18 | 2026-08-25 | 2026-08-26 | 7 | 21 | 28.8 | 137.1 | PLACA | 21 | PLACA-21-7 | 2026-10-22 | NUEVO | 2026-10-22 | 13.86 | 7.8
27914 - ALBURA PPTO C | 263 | 3000 | Concreto | Placa torre 4, piso 2, eje 12 al 10 | 2026-08-18 | 2026-08-25 | 2026-08-26 | 7 | 21 | 29 | 138.1 | PLACA | 21 | PLACA-21-7 | 2026-10-22 | NUEVO | 2026-10-22 | 13.86 | 8
27914 - ALBURA PPTO C | 264 | Q480400000 | Concreto | Muros Piso 1 Ejes 7 - 5 Ejes A - F | 2026-08-21 | 2026-09-18 | 2026-09-18 | 28 | 49 | 54.8 | 111.8 | MURO | 48 | MURO-48-28 | 2026-10-22 | NUEVO | 2026-10-22 | 48 | 5.8
27914 - ALBURA PPTO C | 264 | Q480400000 | Concreto | Muros Piso 1 Ejes 7 - 5 Ejes A - F | 2026-08-21 | 2026-09-18 | 2026-09-18 | 28 | 49 | 55.6 | 113.5 | MURO | 48 | MURO-48-28 | 2026-10-22 | NUEVO | 2026-10-22 | 48 | 6.6
27914 - ALBURA PPTO C | 264 | Q480400000 | Concreto | Muros Piso 1 Ejes 7 - 5 Ejes A - F | 2026-08-21 | 2026-09-18 | 2026-09-18 | 28 | 49 | 56.5 | 115.3 | MURO | 48 | MURO-48-28 | 2026-10-22 | NUEVO | 2026-10-22 | 48 | 7.5
27914 - ALBURA PPTO C | 264 | 7000 | Concreto | Muro piso 1, eje 7 al 5 y del A al L | 2026-08-21 | 2026-09-04 | 2026-09-04 | 14 | 49 | 45.2 | 92.2 | MURO | 48 | MURO-48-14 | 2026-10-22 | NUEVO | 2026-10-22 | 37.12 | -3.8
27914 - ALBURA PPTO C | 264 | 7000 | Concreto | Muro piso 1, eje 7 al 5 y del A al L | 2026-08-21 | 2026-09-04 | 2026-09-04 | 14 | 49 | 45 | 91.8 | MURO | 48 | MURO-48-14 | 2026-10-22 | NUEVO | 2026-10-22 | 37.12 | -4
27914 - ALBURA PPTO C | 264 | 7000 | Concreto | Muro piso 1, eje 7 al 5 y del A al L | 2026-08-21 | 2026-08-28 | 2026-09-02 | 7 | 49 | 39.2 | 80 | MURO | 48 | MURO-48-7 | 2026-10-22 | NUEVO | 2026-10-22 | 31.68 | -9.8
27914 - ALBURA PPTO C | 264 | 7000 | Concreto | Muro piso 1, eje 7 al 5 y del A al L | 2026-08-21 | 2026-08-28 | 2026-09-02 | 7 | 49 | 39.9 | 81.4 | MURO | 48 | MURO-48-7 | 2026-10-22 | NUEVO | 2026-10-22 | 31.68 | -9.1
27914 - ALBURA PPTO C | 265 | G210200000 | Concreto | Placa Torre 4 Piso 2 Ejes 10 - 8 208 - 212 | 2026-08-22 | 2026-09-19 | 2026-09-22 | 28 | 21 | 35.3 | 168.1 | PLACA | 21 | PLACA-21-28 | 2026-10-22 | NUEVO | 2026-10-22 | 21 | 14.3
27914 - ALBURA PPTO C | 265 | G210200000 | Concreto | Placa Torre 4 Piso 2 Ejes 10 - 8 208 - 212 | 2026-08-22 | 2026-09-19 | 2026-09-22 | 28 | 21 | 34.4 | 163.8 | PLACA | 21 | PLACA-21-28 | 2026-10-22 | NUEVO | 2026-10-22 | 21 | 13.4
27914 - ALBURA PPTO C | 265 | G210200000 | Concreto | Placa Torre 4 Piso 2 Ejes 10 - 8 208 - 212 | 2026-08-22 | 2026-09-19 | 2026-09-22 | 28 | 21 | 34.8 | 165.7 | PLACA | 21 | PLACA-21-28 | 2026-10-22 | NUEVO | 2026-10-22 | 21 | 13.8
27914 - ALBURA PPTO C | 265 | 3000 | Concreto | Placa piso 2, eje 10 al 8 y del A al L | 2026-08-22 | 2026-09-05 | 2026-09-07 | 14 | 21 | 27 | 128.6 | PLACA | 21 | PLACA-21-14 | 2026-10-22 | NUEVO | 2026-10-22 | 16.24 | 6
27914 - ALBURA PPTO C | 265 | 3000 | Concreto | Placa piso 2, eje 10 al 8 y del A al L | 2026-08-22 | 2026-09-05 | 2026-09-07 | 14 | 21 | 27.2 | 129.5 | PLACA | 21 | PLACA-21-14 | 2026-10-22 | NUEVO | 2026-10-22 | 16.24 | 6.2
27914 - ALBURA PPTO C | 265 | 3000 | Concreto | Placa piso 2, eje 10 al 8 y del A al L | 2026-08-22 | 2026-08-29 | 2026-09-02 | 7 | 21 | 23.7 | 112.9 | PLACA | 21 | PLACA-21-7 | 2026-10-22 | NUEVO | 2026-10-22 | 13.86 | 2.7
27914 - ALBURA PPTO C | 265 | 3000 | Concreto | Placa piso 2, eje 10 al 8 y del A al L | 2026-08-22 | 2026-08-29 | 2026-09-02 | 7 | 21 | 24.5 | 116.7 | PLACA | 21 | PLACA-21-7 | 2026-10-22 | NUEVO | 2026-10-22 | 13.86 | 3.5
27914 - ALBURA PPTO C | 266 | Q480400000 | Concreto | Muros Piso 1 Ejes 1 - 5, Ejes G - L Apto 104 - 105 | 2026-08-24 | 2026-09-21 | 2026-09-22 | 28 | 49 | 56.6 | 115.5 | MURO | 48 | MURO-48-28 | 2026-10-22 | NUEVO | 2026-10-22 | 48 | 7.6
27914 - ALBURA PPTO C | 266 | Q480400000 | Concreto | Muros Piso 1 Ejes 1 - 5, Ejes G - L Apto 104 - 105 | 2026-08-24 | 2026-09-21 | 2026-09-22 | 28 | 49 | 55.3 | 112.9 | MURO | 48 | MURO-48-28 | 2026-10-22 | NUEVO | 2026-10-22 | 48 | 6.3
27914 - ALBURA PPTO C | 266 | Q480400000 | Concreto | Muros Piso 1 Ejes 1 - 5, Ejes G - L Apto 104 - 105 | 2026-08-24 | 2026-09-21 | 2026-09-22 | 28 | 49 | 56.1 | 114.5 | MURO | 48 | MURO-48-28 | 2026-10-22 | NUEVO | 2026-10-22 | 48 | 7.1
27914 - ALBURA PPTO C | 266 | 7000 | Concreto | Muro piso 1, eje 5 al 1 y del 1 al 9 | 2026-08-24 | 2026-09-07 | 2026-09-08 | 14 | 49 | 48.1 | 98.2 | MURO | 48 | MURO-48-14 | 2026-10-22 | NUEVO | 2026-10-22 | 37.12 | -0.9
27914 - ALBURA PPTO C | 266 | 7000 | Concreto | Muro piso 1, eje 5 al 1 y del 1 al 9 | 2026-08-24 | 2026-09-07 | 2026-09-08 | 14 | 49 | 48 | 98 | MURO | 48 | MURO-48-14 | 2026-10-22 | NUEVO | 2026-10-22 | 37.12 | -1
27914 - ALBURA PPTO C | 266 | 7000 | Concreto | Muro piso 1, eje 5 al 1 y del 1 al 9 | 2026-08-24 | 2026-08-31 | 2026-09-02 | 7 | 49 | 42.4 | 86.5 | MURO | 48 | MURO-48-7 | 2026-10-22 | NUEVO | 2026-10-22 | 31.68 | -6.6
27914 - ALBURA PPTO C | 266 | 7000 | Concreto | Muro piso 1, eje 5 al 1 y del 1 al 9 | 2026-08-24 | 2026-08-31 | 2026-09-02 | 7 | 49 | 44 | 89.8 | MURO | 48 | MURO-48-7 | 2026-10-22 | NUEVO | 2026-10-22 | 31.68 | -5
27914 - ALBURA PPTO C | 267 | C310200000 | Concreto | Vigas Cimentación Torre 3 Ejes 1 - 4 Ejes A - L | 2026-08-25 | 2026-09-22 | 2026-09-22 | 28 | 31.5 | 40.9 | 129.8 | AUTOCOMPAC | 34 | AUTOCOMPAC-34-28 | 2026-10-22 | NUEVO | 2026-10-22 | 34 | 9.4
27914 - ALBURA PPTO C | 267 | C310200000 | Concreto | Vigas Cimentación Torre 3 Ejes 1 - 4 Ejes A - L | 2026-08-25 | 2026-09-22 | 2026-09-22 | 28 | 31.5 | 41.5 | 131.7 | AUTOCOMPAC | 34 | AUTOCOMPAC-34-28 | 2026-10-22 | NUEVO | 2026-10-22 | 34 | 10
27914 - ALBURA PPTO C | 267 | C310200000 | Concreto | Vigas Cimentación Torre 3 Ejes 1 - 4 Ejes A - L | 2026-08-25 | 2026-09-22 | 2026-09-22 | 28 | 31.5 | 40.3 | 127.9 | AUTOCOMPAC | 34 | AUTOCOMPAC-34-28 | 2026-10-22 | NUEVO | 2026-10-22 | 34 | 8.8
27914 - ALBURA PPTO C | 267 | 4500 | Concreto | Viga cimentación torre 3, eje 1 - 4 eje A - L | 2026-08-25 | 2026-09-08 | 2026-09-10 | 14 | 31 | 33.6 | 108.4 | AUTOCOMPAC | 34 | AUTOCOMPAC-34-14 | 2026-10-22 | NUEVO | 2026-10-22 | 26.29 | 2.6
27914 - ALBURA PPTO C | 267 | 4500 | Concreto | Viga cimentación torre 3, eje 1 - 4 eje A - L | 2026-08-25 | 2026-09-08 | 2026-09-10 | 14 | 31 | 33.8 | 109 | AUTOCOMPAC | 34 | AUTOCOMPAC-34-14 | 2026-10-22 | NUEVO | 2026-10-22 | 26.29 | 2.8
27914 - ALBURA PPTO C | 267 | 4500 | Concreto | Viga cimentación torre 3, eje 1 - 4 eje A - L | 2026-08-25 | 2026-09-01 | 2026-09-02 | 7 | 31 | 31.3 | 101 | AUTOCOMPAC | 34 | AUTOCOMPAC-34-7 | 2026-10-22 | NUEVO | 2026-10-22 | 22.44 | 0.3
27914 - ALBURA PPTO C | 267 | 4500 | Concreto | Viga cimentación torre 3, eje 1 - 4 eje A - L | 2026-08-25 | 2026-09-01 | 2026-09-02 | 7 | 31 | 30.9 | 99.7 | AUTOCOMPAC | 34 | AUTOCOMPAC-34-7 | 2026-10-22 | NUEVO | 2026-10-22 | 22.44 | -0.1
27914 - ALBURA PPTO C | 268 | C3102000000 | Concreto | Vigas Cimentación Torre 3 Ejes 1 - 4 Ejes A - L | 2026-08-25 | 2026-09-22 | 2026-09-22 | 28 | 31.5 | 47.8 | 151.7 | AUTOCOMPAC | 34 | AUTOCOMPAC-34-28 | 2026-10-22 | NUEVO | 2026-10-22 | 34 | 16.3
27914 - ALBURA PPTO C | 268 | C3102000000 | Concreto | Vigas Cimentación Torre 3 Ejes 1 - 4 Ejes A - L | 2026-08-25 | 2026-09-22 | 2026-09-22 | 28 | 31.5 | 46.5 | 147.6 | AUTOCOMPAC | 34 | AUTOCOMPAC-34-28 | 2026-10-22 | NUEVO | 2026-10-22 | 34 | 15
27914 - ALBURA PPTO C | 268 | C3102000000 | Concreto | Vigas Cimentación Torre 3 Ejes 1 - 4 Ejes A - L | 2026-08-25 | 2026-09-22 | 2026-09-22 | 28 | 31.5 | 47.1 | 149.5 | AUTOCOMPAC | 34 | AUTOCOMPAC-34-28 | 2026-10-22 | NUEVO | 2026-10-22 | 34 | 15.6
27914 - ALBURA PPTO C | 268 | 4500 | Concreto | Viga cimentación torre 3, eje 1 - 4 eje A - L | 2026-08-25 | 2026-09-08 | 2026-09-10 | 14 | 31 | 36 | 116.1 | AUTOCOMPAC | 34 | AUTOCOMPAC-34-14 | 2026-10-22 | NUEVO | 2026-10-22 | 26.29 | 5
27914 - ALBURA PPTO C | 268 | 4500 | Concreto | Viga cimentación torre 3, eje 1 - 4 eje A - L | 2026-08-25 | 2026-09-08 | 2026-09-10 | 14 | 31 | 36.5 | 117.7 | AUTOCOMPAC | 34 | AUTOCOMPAC-34-14 | 2026-10-22 | NUEVO | 2026-10-22 | 26.29 | 5.5
27914 - ALBURA PPTO C | 268 | 4500 | Concreto | Viga cimentación torre 3, eje 1 - 4 eje A - L | 2026-08-25 | 2026-09-01 | 2026-09-02 | 7 | 31 | 31.2 | 100.6 | AUTOCOMPAC | 34 | AUTOCOMPAC-34-7 | 2026-10-22 | NUEVO | 2026-10-22 | 22.44 | 0.2
27914 - ALBURA PPTO C | 268 | 4500 | Concreto | Viga cimentación torre 3, eje 1 - 4 eje A - L | 2026-08-25 | 2026-09-01 | 2026-09-02 | 7 | 31 | 31.3 | 101 | AUTOCOMPAC | 34 | AUTOCOMPAC-34-7 | 2026-10-22 | NUEVO | 2026-10-22 | 22.44 | 0.3
27914 - ALBURA PPTO C | 269 | G210200000 | Concreto | Placa Torre 4 Piso 2 Ejes 8 - 6 205 - 206 | 2026-08-25 | 2026-09-22 | 2026-09-22 | 28 | 21 | 31.6 | 150.5 | PLACA | 21 | PLACA-21-28 | 2026-10-22 | NUEVO | 2026-10-22 | 21 | 10.6
27914 - ALBURA PPTO C | 269 | G210200000 | Concreto | Placa Torre 4 Piso 2 Ejes 8 - 6 205 - 206 | 2026-08-25 | 2026-09-22 | 2026-09-22 | 28 | 21 | 32 | 152.4 | PLACA | 21 | PLACA-21-28 | 2026-10-22 | NUEVO | 2026-10-22 | 21 | 11
27914 - ALBURA PPTO C | 269 | G210200000 | Concreto | Placa Torre 4 Piso 2 Ejes 8 - 6 205 - 206 | 2026-08-25 | 2026-09-22 | 2026-09-22 | 28 | 21 | 32.4 | 154.3 | PLACA | 21 | PLACA-21-28 | 2026-10-22 | NUEVO | 2026-10-22 | 21 | 11.4
27914 - ALBURA PPTO C | 269 |  | Concreto | Placa torre 4, piso 2, apto serie 06 y 01 | 2026-08-25 | 2026-09-08 | 2026-09-10 | 14 | 21 | 27.2 | 129.5 | PLACA | 21 | PLACA-21-14 | 2026-10-22 | NUEVO | 2026-10-22 | 16.24 | 6.2
27914 - ALBURA PPTO C | 269 | 3000 | Concreto | Placa torre 4, piso 2, apto serie 06 y 01 | 2026-08-25 | 2026-09-08 | 2026-09-10 | 14 | 21 | 26.9 | 128.1 | PLACA | 21 | PLACA-21-14 | 2026-10-22 | NUEVO | 2026-10-22 | 16.24 | 5.9
27914 - ALBURA PPTO C | 269 | 3000 | Concreto | Placa torre 4, piso 2, apto serie 06 y 01 | 2026-08-25 | 2026-09-01 | 2026-09-02 | 7 | 21 | 23.9 | 113.8 | PLACA | 21 | PLACA-21-7 | 2026-10-22 | NUEVO | 2026-10-22 | 13.86 | 2.9
27914 - ALBURA PPTO C | 269 | 3000 | Concreto | Placa torre 4, piso 2, apto serie 06 y 01 | 2026-08-25 | 2026-09-01 | 2026-09-02 | 7 | 21 | 23.4 | 111.4 | PLACA | 21 | PLACA-21-7 | 2026-10-22 | NUEVO | 2026-10-22 | 13.86 | 2.4
27914 - ALBURA PPTO C | 269 | 3000 | Concreto | Placa torre 4, piso 2, apto serie 06 y 01 | 2026-08-25 | 2026-08-26 | 2026-09-02 | 1 | 21 | 3.7 | 17.6 | PLACA | 21 | PLACA-21-1 | 2026-10-22 | NUEVO | 2026-10-22 | 4.2 | -17.3
27914 - ALBURA PPTO C | 27 | No especificado | Concreto | Pilote # 19 - Torre 4 | 2026-03-14 | 2026-03-28 | 2026-03-30 | 14 | 31 | 43.1 | 139 | TREMIE | 34 | TREMIE-34-14 | 2026-10-22 | NUEVO | 2026-10-22 |  | 12.1
27914 - ALBURA PPTO C | 27 | No especificado | Concreto | Pilote # 19 - Torre 4 | 2026-03-14 | 2026-03-28 | 2026-03-30 | 14 | 31 | 42.3 | 136.5 | TREMIE | 34 | TREMIE-34-14 | 2026-10-22 | NUEVO | 2026-10-22 |  | 11.3
27914 - ALBURA PPTO C | 27 | No especificado | Concreto | Pilote # 19 - Torre 4 | 2026-03-14 | 2026-03-28 | 2026-03-30 | 14 | 31 | 42.2 | 136.1 | TREMIE | 34 | TREMIE-34-14 | 2026-10-22 | NUEVO | 2026-10-22 |  | 11.2
27914 - ALBURA PPTO C | 27 | No especificado | Concreto | Pilote # 19 - Torre 4 | 2026-03-14 | 2026-03-21 | 2026-03-26 | 7 | 31 | 38.2 | 123.2 | TREMIE | 34 | TREMIE-34-7 | 2026-10-22 | NUEVO | 2026-10-22 |  | 7.2
27914 - ALBURA PPTO C | 27 | No especificado | Concreto | Pilote # 19 - Torre 4 | 2026-03-14 | 2026-03-21 | 2026-03-26 | 7 | 31 | 37.5 | 121 | TREMIE | 34 | TREMIE-34-7 | 2026-10-22 | NUEVO | 2026-10-22 |  | 6.5
27914 - ALBURA PPTO C | 27 | No especificado | Concreto | Pilote # 19 - Torre 4 | 2026-03-14 | 2026-03-21 | 2026-03-26 | 7 | 31 | 36.9 | 119 | TREMIE | 34 | TREMIE-34-7 | 2026-10-22 | NUEVO | 2026-10-22 |  | 5.9
27914 - ALBURA PPTO C | 27 | No especificado | Concreto | Pilote #19 Torre 4 | 2026-03-14 | 2026-04-11 | 2026-04-13 | 28 | 31 | 48.9 | 157.7 | TREMIE | 34 | TREMIE-34-28 | 2026-10-22 | NUEVO | 2026-10-22 |  | 17.9
27914 - ALBURA PPTO C | 27 | No especificado | Concreto | Pilote #19 Torre 4 | 2026-03-14 | 2026-04-11 | 2026-04-13 | 28 | 31 | 49.6 | 160 | TREMIE | 34 | TREMIE-34-28 | 2026-10-22 | NUEVO | 2026-10-22 |  | 18.6
27914 - ALBURA PPTO C | 27 | No especificado | Concreto | Pilote #19 Torre 4 | 2026-03-14 | 2026-04-11 | 2026-04-13 | 28 | 31 | 48.3 | 155.8 | TREMIE | 34 | TREMIE-34-28 | 2026-10-22 | NUEVO | 2026-10-22 |  | 17.3
27914 - ALBURA PPTO C | 270 | Q480400000 | Concreto | Muros Piso 1 Ejes 5-1, Ejes A - G Apto 103 - 102 | 2026-08-26 | 2026-09-23 | 2026-09-28 | 28 | 49 | 63.6 | 129.8 | MURO | 48 | MURO-48-28 | 2026-10-22 | NUEVO | 2026-10-22 | 48 | 14.6
27914 - ALBURA PPTO C | 270 | Q480400000 | Concreto | Muros Piso 1 Ejes 5-1, Ejes A - G Apto 103 - 102 | 2026-08-26 | 2026-09-23 | 2026-09-28 | 28 | 49 | 62.1 | 126.7 | MURO | 48 | MURO-48-28 | 2026-10-22 | NUEVO | 2026-10-22 | 48 | 13.1
27914 - ALBURA PPTO C | 270 | Q480400000 | Concreto | Muros Piso 1 Ejes 5-1, Ejes A - G Apto 103 - 102 | 2026-08-26 | 2026-09-23 | 2026-09-28 | 28 | 49 | 63.1 | 128.8 | MURO | 48 | MURO-48-28 | 2026-10-22 | NUEVO | 2026-10-22 | 48 | 14.1
27914 - ALBURA PPTO C | 270 | 7000 | Concreto | Muros torre 4, piso 1, eje 1-5 eje F-A | 2026-08-26 | 2026-09-09 | 2026-09-10 | 14 | 49 | 48.4 | 98.8 | MURO | 48 | MURO-48-14 | 2026-10-22 | NUEVO | 2026-10-22 | 37.12 | -0.6
27914 - ALBURA PPTO C | 270 | 7000 | Concreto | Muros torre 4, piso 1, eje 1-5 eje F-A | 2026-08-26 | 2026-09-09 | 2026-09-10 | 14 | 49 | 47.9 | 97.8 | MURO | 48 | MURO-48-14 | 2026-10-22 | NUEVO | 2026-10-22 | 37.12 | -1.1
27914 - ALBURA PPTO C | 270 | 7000 | Concreto | Muros torre 4, piso 1, eje 1-5 eje F-A | 2026-08-26 | 2026-09-02 | 2026-09-04 | 7 | 49 | 43.1 | 88 | MURO | 48 | MURO-48-7 | 2026-10-22 | NUEVO | 2026-10-22 | 31.68 | -5.9
27914 - ALBURA PPTO C | 270 | 7000 | Concreto | Muros torre 4, piso 1, eje 1-5 eje F-A | 2026-08-26 | 2026-09-02 | 2026-09-04 | 7 | 49 | 45.2 | 92.2 | MURO | 48 | MURO-48-7 | 2026-10-22 | NUEVO | 2026-10-22 | 31.68 | -3.8
27914 - ALBURA PPTO C | 271 | G210200000 | Concreto | Placa Torre 4 Piso Ejes 6-1 , Ejes G-L, Apto 204-205 | 2026-08-27 | 2026-09-24 | 2026-09-28 | 28 | 21 | 35.9 | 171 | PLACA | 21 | PLACA-21-28 | 2026-10-22 | NUEVO | 2026-10-22 | 21 | 14.9
27914 - ALBURA PPTO C | 271 | G210200000 | Concreto | Placa Torre 4 Piso Ejes 6-1 , Ejes G-L, Apto 204-205 | 2026-08-27 | 2026-09-24 | 2026-09-28 | 28 | 21 | 35.7 | 170 | PLACA | 21 | PLACA-21-28 | 2026-10-22 | NUEVO | 2026-10-22 | 21 | 14.7
27914 - ALBURA PPTO C | 271 | G210200000 | Concreto | Placa Torre 4 Piso Ejes 6-1 , Ejes G-L, Apto 204-205 | 2026-08-27 | 2026-09-24 | 2026-09-28 | 28 | 21 | 35.4 | 168.6 | PLACA | 21 | PLACA-21-28 | 2026-10-22 | NUEVO | 2026-10-22 | 21 | 14.4
27914 - ALBURA PPTO C | 271 | 3000 | Concreto | Placa torre 4, piso 2, eje 6-1 y L - G, apto 205 - 204 | 2026-08-27 | 2026-09-10 | 2026-09-11 | 14 | 21 | 28.1 | 133.8 | PLACA | 21 | PLACA-21-14 | 2026-10-22 | NUEVO | 2026-10-22 | 16.24 | 7.1
27914 - ALBURA PPTO C | 271 | 3000 | Concreto | Placa torre 4, piso 2, eje 6-1 y L - G, apto 205 - 204 | 2026-08-27 | 2026-09-10 | 2026-09-11 | 14 | 21 | 27.4 | 130.5 | PLACA | 21 | PLACA-21-14 | 2026-10-22 | NUEVO | 2026-10-22 | 16.24 | 6.4
27914 - ALBURA PPTO C | 271 | 3000 | Concreto | Placa torre 4, piso 2, eje 6-1 y L - G, apto 205 - 204 | 2026-08-27 | 2026-09-03 | 2026-09-04 | 7 | 21 | 20.9 | 99.5 | PLACA | 21 | PLACA-21-7 | 2026-10-22 | NUEVO | 2026-10-22 | 13.86 | -0.1
27914 - ALBURA PPTO C | 271 | 3000 | Concreto | Placa torre 4, piso 2, eje 6-1 y L - G, apto 205 - 204 | 2026-08-27 | 2026-09-03 | 2026-09-04 | 7 | 21 | 20.4 | 97.1 | PLACA | 21 | PLACA-21-7 | 2026-10-22 | NUEVO | 2026-10-22 | 13.86 | -0.6
27914 - ALBURA PPTO C | 272 | C310200000 | Concreto | Vigas Cimentación Te Ejes 4-5 Ejes A-L | 2026-08-29 | 2026-09-26 | 2026-10-01 | 28 | 31.5 | 42 | 133.3 | AUTOCOMPAC | 34 | AUTOCOMPAC-34-28 | 2026-10-22 | NUEVO | 2026-10-22 | 34 | 10.5
27914 - ALBURA PPTO C | 272 | C310200000 | Concreto | Vigas Cimentación Te Ejes 4-5 Ejes A-L | 2026-08-29 | 2026-09-26 | 2026-10-01 | 28 | 31.5 | 40.9 | 129.8 | AUTOCOMPAC | 34 | AUTOCOMPAC-34-28 | 2026-10-22 | NUEVO | 2026-10-22 | 34 | 9.4
27914 - ALBURA PPTO C | 272 | C310200000 | Concreto | Vigas Cimentación Te Ejes 4-5 Ejes A-L | 2026-08-29 | 2026-09-26 | 2026-10-01 | 28 | 31.5 | 39.9 | 126.7 | AUTOCOMPAC | 34 | AUTOCOMPAC-34-28 | 2026-10-22 | NUEVO | 2026-10-22 | 34 | 8.4
27914 - ALBURA PPTO C | 272 | 4500 | Concreto | Viga cimentación eje 4 - 5 | 2026-08-29 | 2026-09-12 | 2026-09-14 | 14 | 31 | 32.1 | 103.5 | AUTOCOMPAC | 34 | AUTOCOMPAC-34-14 | 2026-10-22 | NUEVO | 2026-10-22 | 26.29 | 1.1
27914 - ALBURA PPTO C | 272 | 4500 | Concreto | Viga cimentación eje 4 - 5 | 2026-08-29 | 2026-09-12 | 2026-09-14 | 14 | 31 | 31.7 | 102.3 | AUTOCOMPAC | 34 | AUTOCOMPAC-34-14 | 2026-10-22 | NUEVO | 2026-10-22 | 26.29 | 0.7
27914 - ALBURA PPTO C | 272 | 4500 | Concreto | Viga cimentación eje 4 - 5 | 2026-08-29 | 2026-09-05 | 2026-09-07 | 7 | 31 | 28.3 | 91.3 | AUTOCOMPAC | 34 | AUTOCOMPAC-34-7 | 2026-10-22 | NUEVO | 2026-10-22 | 22.44 | -2.7
27914 - ALBURA PPTO C | 272 | 4500 | Concreto | Viga cimentación eje 4 - 5 | 2026-08-29 | 2026-09-05 | 2026-09-07 | 7 | 31 | 28.5 | 91.9 | AUTOCOMPAC | 34 | AUTOCOMPAC-34-7 | 2026-10-22 | NUEVO | 2026-10-22 | 22.44 | -2.5
27914 - ALBURA PPTO C | 273 | Q480400000 | Concreto | Muros Piso 2 Ejes 15-12, A-L Apto 209-210 V1 | 2026-08-29 | 2026-09-26 | 2026-10-01 | 28 | 49 | 71 | 144.9 | MURO | 48 | MURO-48-28 | 2026-10-22 | NUEVO | 2026-10-22 | 48 | 22
27914 - ALBURA PPTO C | 273 | Q480400000 | Concreto | Muros Piso 2 Ejes 15-12, A-L Apto 209-210 V1 | 2026-08-29 | 2026-09-26 | 2026-10-01 | 28 | 49 | 70.8 | 144.5 | MURO | 48 | MURO-48-28 | 2026-10-22 | NUEVO | 2026-10-22 | 48 | 21.8
27914 - ALBURA PPTO C | 273 | Q480400000 | Concreto | Muros Piso 2 Ejes 15-12, A-L Apto 209-210 V1 | 2026-08-29 | 2026-09-26 | 2026-10-01 | 28 | 49 | 73.4 | 149.8 | MURO | 48 | MURO-48-28 | 2026-10-22 | NUEVO | 2026-10-22 | 48 | 24.4
27914 - ALBURA PPTO C | 273 | 7000 | Concreto | Muro torre 4, eje 15 - 13, eje H - L, apto 209 | 2026-08-29 | 2026-09-12 | 2026-09-14 | 14 | 49 | 57.5 | 117.3 | MURO | 48 | MURO-48-14 | 2026-10-22 | NUEVO | 2026-10-22 | 37.12 | 8.5
27914 - ALBURA PPTO C | 273 | 7000 | Concreto | Muro torre 4, eje 15 - 13, eje H - L, apto 209 | 2026-08-29 | 2026-09-12 | 2026-09-14 | 14 | 49 | 57 | 116.3 | MURO | 48 | MURO-48-14 | 2026-10-22 | NUEVO | 2026-10-22 | 37.12 | 8
27914 - ALBURA PPTO C | 273 | 7000 | Concreto | Muro torre 4, eje 15 - 13, eje H - L, apto 209 | 2026-08-29 | 2026-09-05 | 2026-09-07 | 7 | 49 | 47.3 | 96.5 | MURO | 48 | MURO-48-7 | 2026-10-22 | NUEVO | 2026-10-22 | 31.68 | -1.7
27914 - ALBURA PPTO C | 273 | 7000 | Concreto | Muro torre 4, eje 15 - 13, eje H - L, apto 209 | 2026-08-29 | 2026-09-05 | 2026-09-07 | 7 | 49 | 46.6 | 95.1 | MURO | 48 | MURO-48-7 | 2026-10-22 | NUEVO | 2026-10-22 | 31.68 | -2.4
27914 - ALBURA PPTO C | 274 | C280200000 | Concreto | Plataforma Ejes 6-7 y Ejes A-E | 2026-08-31 | 2026-09-28 | 2026-10-01 | 28 | 28 | 41.9 | 149.6 | AUTOCOMPAC | 28 | AUTOCOMPAC-28-28 | 2026-10-22 | NUEVO | 2026-10-22 | 28 | 13.9
27914 - ALBURA PPTO C | 274 | C280200000 | Concreto | Plataforma Ejes 6-7 y Ejes A-E | 2026-08-31 | 2026-09-28 | 2026-10-01 | 28 | 28 | 40.7 | 145.4 | AUTOCOMPAC | 28 | AUTOCOMPAC-28-28 | 2026-10-22 | NUEVO | 2026-10-22 | 28 | 12.7
27914 - ALBURA PPTO C | 274 | C280200000 | Concreto | Plataforma Ejes 6-7 y Ejes A-E | 2026-08-31 | 2026-09-28 | 2026-10-01 | 28 | 28 | 39.6 | 141.4 | AUTOCOMPAC | 28 | AUTOCOMPAC-28-28 | 2026-10-22 | NUEVO | 2026-10-22 | 28 | 11.6
27914 - ALBURA PPTO C | 274 | 4000 | Concreto | Plataforma eje 6-7 eje A-E | 2026-08-31 | 2026-09-14 | 2026-09-17 | 14 | 28 | 31.6 | 112.9 | AUTOCOMPAC | 28 | AUTOCOMPAC-28-14 | 2026-10-22 | NUEVO | 2026-10-22 | 21.65 | 3.6
27914 - ALBURA PPTO C | 274 | 4000 | Concreto | Plataforma eje 6-7 eje A-E | 2026-08-31 | 2026-09-14 | 2026-09-17 | 14 | 28 | 32.2 | 115 | AUTOCOMPAC | 28 | AUTOCOMPAC-28-14 | 2026-10-22 | NUEVO | 2026-10-22 | 21.65 | 4.2
27914 - ALBURA PPTO C | 274 | 4000 | Concreto | Plataforma eje 6-7 eje A-E | 2026-08-31 | 2026-09-07 | 2026-09-08 | 7 | 28 | 17.3 | 61.8 | AUTOCOMPAC | 28 | AUTOCOMPAC-28-7 | 2026-10-22 | NUEVO | 2026-10-22 | 18.48 | -10.7
27914 - ALBURA PPTO C | 274 | 4000 | Concreto | Plataforma eje 6-7 eje A-E | 2026-08-31 | 2026-09-07 | 2026-09-08 | 7 | 28 | 17.8 | 63.6 | AUTOCOMPAC | 28 | AUTOCOMPAC-28-7 | 2026-10-22 | NUEVO | 2026-10-22 | 18.48 | -10.2
27914 - ALBURA PPTO C | 275 | G210200000 | Concreto | Placa T4 Ejes 6-1 Ejes A-G Apto 202-203 | 2026-08-31 | 2026-09-28 | 2026-10-01 | 28 | 21 | 34.8 | 165.7 | PLACA | 21 | PLACA-21-28 | 2026-10-22 | NUEVO | 2026-10-22 | 21 | 13.8
27914 - ALBURA PPTO C | 275 | G210200000 | Concreto | Placa T4 Ejes 6-1 Ejes A-G Apto 202-203 | 2026-08-31 | 2026-09-28 | 2026-10-01 | 28 | 21 | 34.6 | 164.8 | PLACA | 21 | PLACA-21-28 | 2026-10-22 | NUEVO | 2026-10-22 | 21 | 13.6
27914 - ALBURA PPTO C | 275 | G210200000 | Concreto | Placa T4 Ejes 6-1 Ejes A-G Apto 202-203 | 2026-08-31 | 2026-09-28 | 2026-10-01 | 28 | 21 | 33.9 | 161.4 | PLACA | 21 | PLACA-21-28 | 2026-10-22 | NUEVO | 2026-10-22 | 21 | 12.9
27914 - ALBURA PPTO C | 275 | 3000 | Concreto | Placa torre 4, piso 2, eje 1-6 eje A-G, apto 202 - 203 | 2026-08-31 | 2026-09-14 | 2026-09-17 | 14 | 21 | 28.1 | 133.8 | PLACA | 21 | PLACA-21-14 | 2026-10-22 | NUEVO | 2026-10-22 | 16.24 | 7.1
27914 - ALBURA PPTO C | 275 | 3000 | Concreto | Placa torre 4, piso 2, eje 1-6 eje A-G, apto 202 - 203 | 2026-08-31 | 2026-09-14 | 2026-09-17 | 14 | 21 | 28.1 | 133.8 | PLACA | 21 | PLACA-21-14 | 2026-10-22 | NUEVO | 2026-10-22 | 16.24 | 7.1
27914 - ALBURA PPTO C | 275 | 3000 | Concreto | Placa torre 4, piso 2, eje 1-6 eje A-G, apto 202 - 203 | 2026-08-31 | 2026-09-07 | 2026-09-08 | 7 | 21 | 25.5 | 121.4 | PLACA | 21 | PLACA-21-7 | 2026-10-22 | NUEVO | 2026-10-22 | 13.86 | 4.5
27914 - ALBURA PPTO C | 275 | 3000 | Concreto | Placa torre 4, piso 2, eje 1-6 eje A-G, apto 202 - 203 | 2026-08-31 | 2026-09-07 | 2026-09-08 | 7 | 21 | 26 | 123.8 | PLACA | 21 | PLACA-21-7 | 2026-10-22 | NUEVO | 2026-10-22 | 13.86 | 5
27914 - ALBURA PPTO C | 275 | 3000 | Concreto | Placa torre 4, piso 2, eje 1-6 eje A-G, apto 202 - 203 | 2026-08-31 | 2026-09-01 | 2026-09-04 | 1 | 21 | 6.3 | 30 | PLACA | 21 | PLACA-21-1 | 2026-10-22 | NUEVO | 2026-10-22 | 4.2 | -14.7
27914 - ALBURA PPTO C | 276 | C280200000 | Concreto | Plataforma Eje 7-11, Eje E-F | 2026-09-01 | 2026-09-29 | 2026-10-01 | 28 | 28 | 38.1 | 136.1 | AUTOCOMPAC | 28 | AUTOCOMPAC-28-28 | 2026-10-22 | NUEVO | 2026-10-22 | 28 | 10.1
27914 - ALBURA PPTO C | 276 | C280200000 | Concreto | Plataforma Eje 7-11, Eje E-F | 2026-09-01 | 2026-09-29 | 2026-10-01 | 28 | 28 | 37.8 | 135 | AUTOCOMPAC | 28 | AUTOCOMPAC-28-28 | 2026-10-22 | NUEVO | 2026-10-22 | 28 | 9.8
27914 - ALBURA PPTO C | 276 | C280200000 | Concreto | Plataforma Eje 7-11, Eje E-F | 2026-09-01 | 2026-09-29 | 2026-10-01 | 28 | 28 | 36.7 | 131.1 | AUTOCOMPAC | 28 | AUTOCOMPAC-28-28 | 2026-10-22 | NUEVO | 2026-10-22 | 28 | 8.7
27914 - ALBURA PPTO C | 276 | 4000 | Concreto | Plataforma eje 7 - 11, eje E - F | 2026-09-01 | 2026-09-15 | 2026-09-17 | 14 | 28 | 30.4 | 108.6 | AUTOCOMPAC | 28 | AUTOCOMPAC-28-14 | 2026-10-22 | NUEVO | 2026-10-22 | 21.65 | 2.4
27914 - ALBURA PPTO C | 276 | 4000 | Concreto | Plataforma eje 7 - 11, eje E - F | 2026-09-01 | 2026-09-15 | 2026-09-17 | 14 | 28 | 30 | 107.1 | AUTOCOMPAC | 28 | AUTOCOMPAC-28-14 | 2026-10-22 | NUEVO | 2026-10-22 | 21.65 | 2
27914 - ALBURA PPTO C | 276 | 4000 | Concreto | Plataforma eje 7 - 11, eje E - F | 2026-09-01 | 2026-09-08 | 2026-09-10 | 7 | 28 | 27.9 | 99.6 | AUTOCOMPAC | 28 | AUTOCOMPAC-28-7 | 2026-10-22 | NUEVO | 2026-10-22 | 18.48 | -0.1
27914 - ALBURA PPTO C | 276 | 4000 | Concreto | Plataforma eje 7 - 11, eje E - F | 2026-09-01 | 2026-09-08 | 2026-09-10 | 7 | 28 | 27.6 | 98.6 | AUTOCOMPAC | 28 | AUTOCOMPAC-28-7 | 2026-10-22 | NUEVO | 2026-10-22 | 18.48 | -0.4
27914 - ALBURA PPTO C | 277 | Q480400000 | Concreto | Muros T4 Apto 211-208 Ejes 12-9, Eje A-F | 2026-09-01 | 2026-09-29 | 2026-10-01 | 28 | 49 | 57.4 | 117.1 | MURO | 48 | MURO-48-28 | 2026-10-22 | NUEVO | 2026-10-22 | 48 | 8.4
27914 - ALBURA PPTO C | 277 | Q480400000 | Concreto | Muros T4 Apto 211-208 Ejes 12-9, Eje A-F | 2026-09-01 | 2026-09-29 | 2026-10-01 | 28 | 49 | 56 | 114.3 | MURO | 48 | MURO-48-28 | 2026-10-22 | NUEVO | 2026-10-22 | 48 | 7
27914 - ALBURA PPTO C | 277 | Q480400000 | Concreto | Muros T4 Apto 211-208 Ejes 12-9, Eje A-F | 2026-09-01 | 2026-09-29 | 2026-10-01 | 28 | 49 | 58 | 118.4 | MURO | 48 | MURO-48-28 | 2026-10-22 | NUEVO | 2026-10-22 | 48 | 9
27914 - ALBURA PPTO C | 277 | 7000 | Concreto | Muro torre 4, piso 2, eje 12 - 9, eje E - F | 2026-09-01 | 2026-09-15 | 2026-09-17 | 14 | 49 | 49 | 100 | MURO | 48 | MURO-48-14 | 2026-10-22 | NUEVO | 2026-10-22 | 37.12 | 0
27914 - ALBURA PPTO C | 277 | 7000 | Concreto | Muro torre 4, piso 2, eje 12 - 9, eje E - F | 2026-09-01 | 2026-09-15 | 2026-09-17 | 14 | 49 | 49.7 | 101.4 | MURO | 48 | MURO-48-14 | 2026-10-22 | NUEVO | 2026-10-22 | 37.12 | 0.7
27914 - ALBURA PPTO C | 277 | 7000 | Concreto | Muro torre 4, piso 2, eje 12 - 9, eje E - F | 2026-09-01 | 2026-09-08 | 2026-09-10 | 7 | 49 | 43.3 | 88.4 | MURO | 48 | MURO-48-7 | 2026-10-22 | NUEVO | 2026-10-22 | 31.68 | -5.7
27914 - ALBURA PPTO C | 277 | 7000 | Concreto | Muro torre 4, piso 2, eje 12 - 9, eje E - F | 2026-09-01 | 2026-09-08 | 2026-09-10 | 7 | 49 | 43.7 | 89.2 | MURO | 48 | MURO-48-7 | 2026-10-22 | NUEVO | 2026-10-22 | 31.68 | -5.3
27914 - ALBURA PPTO C | 278 | C280200000 | Concreto | Plataforma Eje 7-11, Eje E-F | 2026-09-01 | 2026-09-29 | 2026-10-01 | 28 | 28 | 38 | 135.7 | AUTOCOMPAC | 28 | AUTOCOMPAC-28-28 | 2026-10-22 | NUEVO | 2026-10-22 | 28 | 10
27914 - ALBURA PPTO C | 278 | C280200000 | Concreto | Plataforma Eje 7-11, Eje E-F | 2026-09-01 | 2026-09-29 | 2026-10-01 | 28 | 28 | 39 | 139.3 | AUTOCOMPAC | 28 | AUTOCOMPAC-28-28 | 2026-10-22 | NUEVO | 2026-10-22 | 28 | 11
27914 - ALBURA PPTO C | 278 | C280200000 | Concreto | Plataforma Eje 7-11, Eje E-F | 2026-09-01 | 2026-09-29 | 2026-10-01 | 28 | 28 | 37.5 | 133.9 | AUTOCOMPAC | 28 | AUTOCOMPAC-28-28 | 2026-10-22 | NUEVO | 2026-10-22 | 28 | 9.5
27914 - ALBURA PPTO C | 278 | 4000 | Concreto | Plataforma eje 7 - 11, eje E - F | 2026-09-01 | 2026-09-15 | 2026-09-17 | 14 | 28 | 31.7 | 113.2 | AUTOCOMPAC | 28 | AUTOCOMPAC-28-14 | 2026-10-22 | NUEVO | 2026-10-22 | 21.65 | 3.7
27914 - ALBURA PPTO C | 278 | 4000 | Concreto | Plataforma eje 7 - 11, eje E - F | 2026-09-01 | 2026-09-15 | 2026-09-17 | 14 | 28 | 32.1 | 114.6 | AUTOCOMPAC | 28 | AUTOCOMPAC-28-14 | 2026-10-22 | NUEVO | 2026-10-22 | 21.65 | 4.1
27914 - ALBURA PPTO C | 278 | 4000 | Concreto | Plataforma eje 7 - 11, eje E - F | 2026-09-01 | 2026-09-08 | 2026-09-10 | 7 | 28 | 28.1 | 100.4 | AUTOCOMPAC | 28 | AUTOCOMPAC-28-7 | 2026-10-22 | NUEVO | 2026-10-22 | 18.48 | 0.1
27914 - ALBURA PPTO C | 278 | 4000 | Concreto | Plataforma eje 7 - 11, eje E - F | 2026-09-01 | 2026-09-08 | 2026-09-10 | 7 | 28 | 28.3 | 101.1 | AUTOCOMPAC | 28 | AUTOCOMPAC-28-7 | 2026-10-22 | NUEVO | 2026-10-22 | 18.48 | 0.3
27914 - ALBURA PPTO C | 279 | Q480400000 | Concreto | Muros P2 Ejes 11-7, Ejes G-L Apto 207 | 2026-09-02 | 2026-09-30 | 2026-10-01 | 28 | 49 | 66.8 | 136.3 | MURO | 48 | MURO-48-28 | 2026-10-22 | NUEVO | 2026-10-22 | 48 | 17.8
27914 - ALBURA PPTO C | 279 | Q480400000 | Concreto | Muros P2 Ejes 11-7, Ejes G-L Apto 207 | 2026-09-02 | 2026-09-30 | 2026-10-01 | 28 | 49 | 67.8 | 138.4 | MURO | 48 | MURO-48-28 | 2026-10-22 | NUEVO | 2026-10-22 | 48 | 18.8
27914 - ALBURA PPTO C | 279 | Q480400000 | Concreto | Muros P2 Ejes 11-7, Ejes G-L Apto 207 | 2026-09-02 | 2026-09-30 | 2026-10-01 | 28 | 49 | 66.1 | 134.9 | MURO | 48 | MURO-48-28 | 2026-10-22 | NUEVO | 2026-10-22 | 48 | 17.1
27914 - ALBURA PPTO C | 279 | Q480400000 | Concreto | Muros Piso 2 Ejes 11-7 Ejes G-L Apto 207 V3 | 2026-09-02 | 2026-09-16 | 2026-09-22 | 14 | 49 | 56.6 | 115.5 | MURO | 48 | MURO-48-14 | 2026-10-22 | NUEVO | 2026-10-22 | 37.12 | 7.6
27914 - ALBURA PPTO C | 279 | Q480400000 | Concreto | Muros Piso 2 Ejes 11-7 Ejes G-L Apto 207 V3 | 2026-09-02 | 2026-09-16 | 2026-09-22 | 14 | 49 | 57.2 | 116.7 | MURO | 48 | MURO-48-14 | 2026-10-22 | NUEVO | 2026-10-22 | 37.12 | 8.2
27914 - ALBURA PPTO C | 279 | 7000 | Concreto | Muro torre 4, piso 2, eje 11 - 7, eje L - G | 2026-09-02 | 2026-09-09 | 2026-09-10 | 7 | 49 | 45.4 | 92.7 | MURO | 48 | MURO-48-7 | 2026-10-22 | NUEVO | 2026-10-22 | 31.68 | -3.6
27914 - ALBURA PPTO C | 279 | 7000 | Concreto | Muro torre 4, piso 2, eje 11 - 7, eje L - G | 2026-09-02 | 2026-09-09 | 2026-09-10 | 7 | 49 | 44.7 | 91.2 | MURO | 48 | MURO-48-7 | 2026-10-22 | NUEVO | 2026-10-22 | 31.68 | -4.3
27914 - ALBURA PPTO C | 28 | No especificado | Concreto | Pilote #68 Torre 4 | 2026-03-16 | 2026-04-13 | 2026-04-14 | 28 | 31 | 43.6 | 140.6 | TREMIE | 34 | TREMIE-34-28 | 2026-10-22 | NUEVO | 2026-10-22 |  | 12.6
27914 - ALBURA PPTO C | 28 | No especificado | Concreto | Pilote #68 Torre 4 | 2026-03-16 | 2026-04-13 | 2026-04-14 | 28 | 31 | 42.6 | 137.4 | TREMIE | 34 | TREMIE-34-28 | 2026-10-22 | NUEVO | 2026-10-22 |  | 11.6
27914 - ALBURA PPTO C | 28 | No especificado | Concreto | Pilote #68 Torre 4 | 2026-03-16 | 2026-04-13 | 2026-04-14 | 28 | 31 | 43.3 | 139.7 | TREMIE | 34 | TREMIE-34-28 | 2026-10-22 | NUEVO | 2026-10-22 |  | 12.3
27914 - ALBURA PPTO C | 28 | No especificado | Concreto | Pilote # 68 - Torre 4 | 2026-03-16 | 2026-03-30 | 2026-04-06 | 14 | 31 | 37.6 | 121.3 | TREMIE | 34 | TREMIE-34-14 | 2026-10-22 | NUEVO | 2026-10-22 |  | 6.6
27914 - ALBURA PPTO C | 28 | No especificado | Concreto | Pilote # 68 - Torre 4 | 2026-03-16 | 2026-03-30 | 2026-04-06 | 14 | 31 | 36.4 | 117.4 | TREMIE | 34 | TREMIE-34-14 | 2026-10-22 | NUEVO | 2026-10-22 |  | 5.4
27914 - ALBURA PPTO C | 28 | No especificado | Concreto | Pilote # 68 - Torre 4 | 2026-03-16 | 2026-03-30 | 2026-04-06 | 14 | 31 | 36.7 | 118.4 | TREMIE | 34 | TREMIE-34-14 | 2026-10-22 | NUEVO | 2026-10-22 |  | 5.7
27914 - ALBURA PPTO C | 28 | No especificado | Concreto | Pilote # 68 - Torre 4 | 2026-03-16 | 2026-03-23 | 2026-03-26 | 7 | 31 | 32.7 | 105.5 | TREMIE | 34 | TREMIE-34-7 | 2026-10-22 | NUEVO | 2026-10-22 |  | 1.7
27914 - ALBURA PPTO C | 28 | No especificado | Concreto | Pilote # 68 - Torre 4 | 2026-03-16 | 2026-03-23 | 2026-03-26 | 7 | 31 | 32.6 | 105.2 | TREMIE | 34 | TREMIE-34-7 | 2026-10-22 | NUEVO | 2026-10-22 |  | 1.6
27914 - ALBURA PPTO C | 28 | No especificado | Concreto | Pilote # 68 - Torre 4 | 2026-03-16 | 2026-03-23 | 2026-03-26 | 7 | 31 | 31.9 | 102.9 | TREMIE | 34 | TREMIE-34-7 | 2026-10-22 | NUEVO | 2026-10-22 |  | 0.9
27914 - ALBURA PPTO C | 280 | C3102000000 | Concreto | Vigas Cimentación Ejes 5-6, Ejes A-G | 2026-09-03 | 2026-10-01 | 2026-10-01 | 28 | 31.5 | 45.8 | 145.4 | AUTOCOMPAC | 34 | AUTOCOMPAC-34-28 | 2026-10-22 | NUEVO | 2026-10-22 | 34 | 14.3
27914 - ALBURA PPTO C | 280 | C3102000000 | Concreto | Vigas Cimentación Ejes 5-6, Ejes A-G | 2026-09-03 | 2026-10-01 | 2026-10-01 | 28 | 31.5 | 44.6 | 141.6 | AUTOCOMPAC | 34 | AUTOCOMPAC-34-28 | 2026-10-22 | NUEVO | 2026-10-22 | 34 | 13.1
27914 - ALBURA PPTO C | 280 | C3102000000 | Concreto | Vigas Cimentación Ejes 5-6, Ejes A-G | 2026-09-03 | 2026-10-01 | 2026-10-01 | 28 | 31.5 | 45.3 | 143.8 | AUTOCOMPAC | 34 | AUTOCOMPAC-34-28 | 2026-10-22 | NUEVO | 2026-10-22 | 34 | 13.8
27914 - ALBURA PPTO C | 280 | C310200000 | Concreto | Vigas Cimentación Ejes 5-6 Ejes A-G | 2026-09-03 | 2026-09-17 | 2026-09-22 | 14 | 31.5 | 39.6 | 125.7 | AUTOCOMPAC | 34 | AUTOCOMPAC-34-14 | 2026-10-22 | NUEVO | 2026-10-22 | 26.29 | 8.1
27914 - ALBURA PPTO C | 280 | C310200000 | Concreto | Vigas Cimentación Ejes 5-6 Ejes A-G | 2026-09-03 | 2026-09-17 | 2026-09-22 | 14 | 31.5 | 39.9 | 126.7 | AUTOCOMPAC | 34 | AUTOCOMPAC-34-14 | 2026-10-22 | NUEVO | 2026-10-22 | 26.29 | 8.4
27914 - ALBURA PPTO C | 280 | 4500 | Concreto | Cimentación torre 3, eje 5 - 7, eje A - L | 2026-09-03 | 2026-09-10 | 2026-09-11 | 7 | 31 | 31.2 | 100.6 | AUTOCOMPAC | 34 | AUTOCOMPAC-34-7 | 2026-10-22 | NUEVO | 2026-10-22 | 22.44 | 0.2
27914 - ALBURA PPTO C | 280 | 4500 | Concreto | Cimentación torre 3, eje 5 - 7, eje A - L | 2026-09-03 | 2026-09-10 | 2026-09-11 | 7 | 31 | 31.5 | 101.6 | AUTOCOMPAC | 34 | AUTOCOMPAC-34-7 | 2026-10-22 | NUEVO | 2026-10-22 | 22.44 | 0.5
27914 - ALBURA PPTO C | 281 | C280200000 | Concreto | Viga Cabezal Ejes H - F' | 2026-09-03 | 2026-10-01 | 2026-10-05 | 28 | 28 | 45.1 | 161.1 | AUTOCOMPAC | 28 | AUTOCOMPAC-28-28 | 2026-10-22 | NUEVO | 2026-10-22 | 28 | 17.1
27914 - ALBURA PPTO C | 281 | C280200000 | Concreto | Viga Cabezal Ejes H - F' | 2026-09-03 | 2026-10-01 | 2026-10-05 | 28 | 28 | 45.7 | 163.2 | AUTOCOMPAC | 28 | AUTOCOMPAC-28-28 | 2026-10-22 | NUEVO | 2026-10-22 | 28 | 17.7
27914 - ALBURA PPTO C | 281 | C280200000 | Concreto | Viga Cabezal Ejes H - F' | 2026-09-03 | 2026-10-01 | 2026-10-05 | 28 | 28 | 45.5 | 162.5 | AUTOCOMPAC | 28 | AUTOCOMPAC-28-28 | 2026-10-22 | NUEVO | 2026-10-22 | 28 | 17.5
27914 - ALBURA PPTO C | 281 | C280200000 | Concreto | Viga Cabezal Eje H-F' | 2026-09-03 | 2026-09-17 | 2026-09-22 | 14 | 28 | 44.7 | 159.6 | AUTOCOMPAC | 28 | AUTOCOMPAC-28-14 | 2026-10-22 | NUEVO | 2026-10-22 | 21.65 | 16.7
27914 - ALBURA PPTO C | 281 | C280200000 | Concreto | Viga Cabezal Eje H-F' | 2026-09-03 | 2026-09-17 | 2026-09-22 | 14 | 28 | 43.4 | 155 | AUTOCOMPAC | 28 | AUTOCOMPAC-28-14 | 2026-10-22 | NUEVO | 2026-10-22 | 21.65 | 15.4
27914 - ALBURA PPTO C | 281 | 4000 | Concreto | Viga cabezal eje A - F, prima | 2026-09-03 | 2026-09-10 | 2026-09-11 | 7 | 28 | 34.8 | 124.3 | AUTOCOMPAC | 28 | AUTOCOMPAC-28-7 | 2026-10-22 | NUEVO | 2026-10-22 | 18.48 | 6.8
27914 - ALBURA PPTO C | 281 | 4000 | Concreto | Viga cabezal eje A - F, prima | 2026-09-03 | 2026-09-10 | 2026-09-11 | 7 | 28 | 34.3 | 122.5 | AUTOCOMPAC | 28 | AUTOCOMPAC-28-7 | 2026-10-22 | NUEVO | 2026-10-22 | 18.48 | 6.3
27914 - ALBURA PPTO C | 282 | C310200000 | Concreto | Vigas Cimentación Ejes 6 - 7, Ejes G - L | 2026-09-03 | 2026-10-01 | 2026-10-05 | 28 | 31.5 | 35.4 | 112.4 | AUTOCOMPAC | 34 | AUTOCOMPAC-34-28 | 2026-10-22 | NUEVO | 2026-10-22 | 34 | 3.9
27914 - ALBURA PPTO C | 282 | C310200000 | Concreto | Vigas Cimentación Ejes 6 - 7, Ejes G - L | 2026-09-03 | 2026-10-01 | 2026-10-05 | 28 | 31.5 | 36.5 | 115.9 | AUTOCOMPAC | 34 | AUTOCOMPAC-34-28 | 2026-10-22 | NUEVO | 2026-10-22 | 34 | 5
27914 - ALBURA PPTO C | 282 | C310200000 | Concreto | Vigas Cimentación Ejes 6 - 7, Ejes G - L | 2026-09-03 | 2026-10-01 | 2026-10-05 | 28 | 31.5 | 35.5 | 112.7 | AUTOCOMPAC | 34 | AUTOCOMPAC-34-28 | 2026-10-22 | NUEVO | 2026-10-22 | 34 | 4
27914 - ALBURA PPTO C | 282 | C280200000 | Concreto | Vigas Cimentación Ejes 6-7 Ejes G-L | 2026-09-03 | 2026-09-17 | 2026-09-22 | 14 | 28 | 29.6 | 105.7 | AUTOCOMPAC | 28 | AUTOCOMPAC-28-14 | 2026-10-22 | NUEVO | 2026-10-22 | 21.65 | 1.6
27914 - ALBURA PPTO C | 282 | C280200000 | Concreto | Vigas Cimentación Ejes 6-7 Ejes G-L | 2026-09-03 | 2026-09-17 | 2026-09-22 | 14 | 28 | 28.7 | 102.5 | AUTOCOMPAC | 28 | AUTOCOMPAC-28-14 | 2026-10-22 | NUEVO | 2026-10-22 | 21.65 | 0.7
27914 - ALBURA PPTO C | 282 | 4500 | Concreto | Cimentación torre 3, eje 5 - 7, eje A - L | 2026-09-03 | 2026-09-10 | 2026-09-11 | 7 | 31 | 27.7 | 89.4 | AUTOCOMPAC | 34 | AUTOCOMPAC-34-7 | 2026-10-22 | NUEVO | 2026-10-22 | 22.44 | -3.3
27914 - ALBURA PPTO C | 282 | 4500 | Concreto | Cimentación torre 3, eje 5 - 7, eje A - L | 2026-09-03 | 2026-09-10 | 2026-09-11 | 7 | 31 | 28 | 90.3 | AUTOCOMPAC | 34 | AUTOCOMPAC-34-7 | 2026-10-22 | NUEVO | 2026-10-22 | 22.44 | -3
27914 - ALBURA PPTO C | 283 | Q480400000 | Concreto | Muros Piso 2 Ejes 9 - 7, Ejes A - G Apto 212 | 2026-09-03 | 2026-10-01 | 2026-10-05 | 28 | 48 | 64.9 | 135.2 | MURO | 48 | MURO-48-28 | 2026-10-22 | NUEVO | 2026-10-22 | 48 | 16.9
27914 - ALBURA PPTO C | 283 | Q480400000 | Concreto | Muros Piso 2 Ejes 9 - 7, Ejes A - G Apto 212 | 2026-09-03 | 2026-10-01 | 2026-10-05 | 28 | 48 | 64.6 | 134.6 | MURO | 48 | MURO-48-28 | 2026-10-22 | NUEVO | 2026-10-22 | 48 | 16.6
27914 - ALBURA PPTO C | 283 | Q480400000 | Concreto | Muros Piso 2 Ejes 9 - 7, Ejes A - G Apto 212 | 2026-09-03 | 2026-10-01 | 2026-10-05 | 28 | 48 | 61.8 | 128.8 | MURO | 48 | MURO-48-28 | 2026-10-22 | NUEVO | 2026-10-22 | 48 | 13.8
27914 - ALBURA PPTO C | 283 | Q480400000 | Concreto | Muros Piso 2 ejes 9-7, Ejes A-G Apto 212 V4 | 2026-09-03 | 2026-09-17 | 2026-09-22 | 14 | 49 | 60.2 | 122.9 | MURO | 48 | MURO-48-14 | 2026-10-22 | NUEVO | 2026-10-22 | 37.12 | 11.2
27914 - ALBURA PPTO C | 283 | Q480400000 | Concreto | Muros Piso 2 ejes 9-7, Ejes A-G Apto 212 V4 | 2026-09-03 | 2026-09-17 | 2026-09-22 | 14 | 49 | 58.5 | 119.4 | MURO | 48 | MURO-48-14 | 2026-10-22 | NUEVO | 2026-10-22 | 37.12 | 9.5
27914 - ALBURA PPTO C | 283 | 7000 | Concreto | Muro torre 4, piso 2, eje 9 - 6, eje A - F | 2026-09-03 | 2026-09-10 | 2026-09-11 | 7 | 49 | 44.5 | 90.8 | MURO | 48 | MURO-48-7 | 2026-10-22 | NUEVO | 2026-10-22 | 31.68 | -4.5
27914 - ALBURA PPTO C | 283 | 7000 | Concreto | Muro torre 4, piso 2, eje 9 - 6, eje A - F | 2026-09-03 | 2026-09-10 | 2026-09-11 | 7 | 49 | 43.6 | 89 | MURO | 48 | MURO-48-7 | 2026-10-22 | NUEVO | 2026-10-22 | 31.68 | -5.4
27914 - ALBURA PPTO C | 284 | G210200000 | Concreto | Placa T4 Piso 3 Jes 15 - 12, Apto 309 310 | 2026-09-04 | 2026-10-02 | 2026-10-05 | 28 | 21 | 35.8 | 170.5 | PLACA | 21 | PLACA-21-28 | 2026-10-22 | NUEVO | 2026-10-22 | 21 | 14.8
27914 - ALBURA PPTO C | 284 | G210200000 | Concreto | Placa T4 Piso 3 Jes 15 - 12, Apto 309 310 | 2026-09-04 | 2026-10-02 | 2026-10-05 | 28 | 21 | 35.6 | 169.5 | PLACA | 21 | PLACA-21-28 | 2026-10-22 | NUEVO | 2026-10-22 | 21 | 14.6
27914 - ALBURA PPTO C | 284 | G210200000 | Concreto | Placa T4 Piso 3 Jes 15 - 12, Apto 309 310 | 2026-09-04 | 2026-10-02 | 2026-10-05 | 28 | 21 | 36.7 | 174.8 | PLACA | 21 | PLACA-21-28 | 2026-10-22 | NUEVO | 2026-10-22 | 21 | 15.7
27914 - ALBURA PPTO C | 284 | G210200000 | Concreto | Placa T4 P3 Ejes 15-12 Apto 309-310 | 2026-09-04 | 2026-09-18 | 2026-09-22 | 14 | 21 | 34.7 | 165.2 | PLACA | 21 | PLACA-21-14 | 2026-10-22 | NUEVO | 2026-10-22 | 16.24 | 13.7
27914 - ALBURA PPTO C | 284 | G210200000 | Concreto | Placa T4 P3 Ejes 15-12 Apto 309-310 | 2026-09-04 | 2026-09-18 | 2026-09-22 | 14 | 21 | 33.1 | 157.6 | PLACA | 21 | PLACA-21-14 | 2026-10-22 | NUEVO | 2026-10-22 | 16.24 | 12.1
27914 - ALBURA PPTO C | 284 | 3000 | Concreto | Placa torre 4, piso 3, eje 15 - 12, eje P - L | 2026-09-04 | 2026-09-11 | 2026-09-14 | 7 | 21 | 26.8 | 127.6 | PLACA | 21 | PLACA-21-7 | 2026-10-22 | NUEVO | 2026-10-22 | 13.86 | 5.8
27914 - ALBURA PPTO C | 284 | 3000 | Concreto | Placa torre 4, piso 3, eje 15 - 12, eje P - L | 2026-09-04 | 2026-09-11 | 2026-09-14 | 7 | 21 | 27 | 128.6 | PLACA | 21 | PLACA-21-7 | 2026-10-22 | NUEVO | 2026-10-22 | 13.86 | 6
27914 - ALBURA PPTO C | 284 | 3000 | Concreto | Placa torre 4, piso 3, eje 15 - 12, eje P - L | 2026-09-04 | 2026-09-05 | 2026-09-07 | 1 | 21 | 7.8 | 37.1 | PLACA | 21 | PLACA-21-1 | 2026-10-22 | NUEVO | 2026-10-22 | 4.2 | -13.2
27914 - ALBURA PPTO C | 285 | Q4804000000 | Concreto | Muros Piso 2 Ejes 4 - 7, Ejes A - F V5 Apto 202 - 205 | 2026-09-04 | 2026-10-02 | 2026-10-05 | 28 | 48 | 59.1 | 123.1 | MURO | 48 | MURO-48-28 | 2026-10-22 | NUEVO | 2026-10-22 | 48 | 11.1
27914 - ALBURA PPTO C | 285 | Q4804000000 | Concreto | Muros Piso 2 Ejes 4 - 7, Ejes A - F V5 Apto 202 - 205 | 2026-09-04 | 2026-10-02 | 2026-10-05 | 28 | 48 | 59 | 122.9 | MURO | 48 | MURO-48-28 | 2026-10-22 | NUEVO | 2026-10-22 | 48 | 11
27914 - ALBURA PPTO C | 285 | Q4804000000 | Concreto | Muros Piso 2 Ejes 4 - 7, Ejes A - F V5 Apto 202 - 205 | 2026-09-04 | 2026-10-02 | 2026-10-05 | 28 | 48 | 59.8 | 124.6 | MURO | 48 | MURO-48-28 | 2026-10-22 | NUEVO | 2026-10-22 | 48 | 11.8
27914 - ALBURA PPTO C | 285 | Q480400000 | Concreto | Muros Piso 2 Ejes 4-7, Ejea A-F V5 Apto 202 | 2026-09-04 | 2026-09-18 | 2026-09-22 | 14 | 49 | 57.5 | 117.3 | MURO | 48 | MURO-48-14 | 2026-10-22 | NUEVO | 2026-10-22 | 37.12 | 8.5
27914 - ALBURA PPTO C | 285 | Q480400000 | Concreto | Muros Piso 2 Ejes 4-7, Ejea A-F V5 Apto 202 | 2026-09-04 | 2026-09-18 | 2026-09-22 | 14 | 49 | 55.6 | 113.5 | MURO | 48 | MURO-48-14 | 2026-10-22 | NUEVO | 2026-10-22 | 37.12 | 6.6
27914 - ALBURA PPTO C | 285 | 7000 | Concreto | Muro torre 4, piso 2, eje 5 - 7 / L - I, eje 9 - 7 / F - A | 2026-09-04 | 2026-09-11 | 2026-09-14 | 7 | 49 | 39.5 | 80.6 | MURO | 48 | MURO-48-7 | 2026-10-22 | NUEVO | 2026-10-22 | 31.68 | -9.5
27914 - ALBURA PPTO C | 285 | 7000 | Concreto | Muro torre 4, piso 2, eje 5 - 7 / L - I, eje 9 - 7 / F - A | 2026-09-04 | 2026-09-11 | 2026-09-14 | 7 | 49 | 38.8 | 79.2 | MURO | 48 | MURO-48-7 | 2026-10-22 | NUEVO | 2026-10-22 | 31.68 | -10.2
27914 - ALBURA PPTO C | 286 | G210200000 | Concreto | Placa T4 Piso 3 Ejes 15 - 12, Ejes A - L Apto 310 - 309 | 2026-09-07 | 2026-10-05 | 2026-10-07 | 28 | 21 | 33.1 | 157.6 | PLACA | 21 | PLACA-21-28 | 2026-10-22 | NUEVO | 2026-10-22 | 21 | 12.1
27914 - ALBURA PPTO C | 286 | G210200000 | Concreto | Placa T4 Piso 3 Ejes 15 - 12, Ejes A - L Apto 310 - 309 | 2026-09-07 | 2026-10-05 | 2026-10-07 | 28 | 21 | 33.5 | 159.5 | PLACA | 21 | PLACA-21-28 | 2026-10-22 | NUEVO | 2026-10-22 | 21 | 12.5
27914 - ALBURA PPTO C | 286 | G210200000 | Concreto | Placa T4 Piso 3 Ejes 15 - 12, Ejes A - L Apto 310 - 309 | 2026-09-07 | 2026-10-05 | 2026-10-07 | 28 | 21 | 32 | 152.4 | PLACA | 21 | PLACA-21-28 | 2026-10-22 | NUEVO | 2026-10-22 | 21 | 11
27914 - ALBURA PPTO C | 286 | 3000 | Concreto | Placa torre 4, piso 3, eje 15 - 12 / A - L, apto 309 - 310 | 2026-09-07 | 2026-09-21 | 2026-09-22 | 14 | 21 | 27.6 | 131.4 | PLACA | 21 | PLACA-21-14 | 2026-10-22 | NUEVO | 2026-10-22 | 16.24 | 6.6
27914 - ALBURA PPTO C | 286 | 3000 | Concreto | Placa torre 4, piso 3, eje 15 - 12 / A - L, apto 309 - 310 | 2026-09-07 | 2026-09-21 | 2026-09-22 | 14 | 21 | 27.1 | 129 | PLACA | 21 | PLACA-21-14 | 2026-10-22 | NUEVO | 2026-10-22 | 16.24 | 6.1
27914 - ALBURA PPTO C | 286 | 3000 | Concreto | Placa torre 4, piso 3, eje 15 - 12 / A - L, apto 309 - 310 | 2026-09-07 | 2026-09-14 | 2026-09-17 | 7 | 21 | 21.4 | 101.9 | PLACA | 21 | PLACA-21-7 | 2026-10-22 | NUEVO | 2026-10-22 | 13.86 | 0.4
27914 - ALBURA PPTO C | 286 | 3000 | Concreto | Placa torre 4, piso 3, eje 15 - 12 / A - L, apto 309 - 310 | 2026-09-07 | 2026-09-14 | 2026-09-17 | 7 | 21 | 21.3 | 101.4 | PLACA | 21 | PLACA-21-7 | 2026-10-22 | NUEVO | 2026-10-22 | 13.86 | 0.3
27914 - ALBURA PPTO C | 286 | 3000 | Concreto | Placa torre 4, piso 3, eje 15 - 12 / A - L, apto 309 - 310 | 2026-09-07 | 2026-09-08 | 2026-09-14 | 1 | 21 | 4.9 | 23.3 | PLACA | 21 | PLACA-21-1 | 2026-10-22 | NUEVO | 2026-10-22 | 4.2 | -16.1
27914 - ALBURA PPTO C | 287 | Q480400000 | Concreto | Muros T4 Piso 2 V6, Ejes 4 - 1 Apto 204 - 203 | 2026-09-08 | 2026-10-06 | 2026-10-07 | 28 | 48 | 58 | 120.8 | MURO | 48 | MURO-48-28 | 2026-10-22 | NUEVO | 2026-10-22 | 48 | 10
27914 - ALBURA PPTO C | 287 | Q480400000 | Concreto | Muros T4 Piso 2 V6, Ejes 4 - 1 Apto 204 - 203 | 2026-09-08 | 2026-10-06 | 2026-10-07 | 28 | 48 | 57.8 | 120.4 | MURO | 48 | MURO-48-28 | 2026-10-22 | NUEVO | 2026-10-22 | 48 | 9.8
27914 - ALBURA PPTO C | 287 | Q480400000 | Concreto | Muros T4 Piso 2 V6, Ejes 4 - 1 Apto 204 - 203 | 2026-09-08 | 2026-10-06 | 2026-10-07 | 28 | 48 | 55.9 | 116.5 | MURO | 48 | MURO-48-28 | 2026-10-22 | NUEVO | 2026-10-22 | 48 | 7.9
27914 - ALBURA PPTO C | 287 | 7000 | Concreto | Muro torre 4, piso 2, eje 4 - 1, apto 204 - 203 | 2026-09-08 | 2026-09-22 | 2026-09-25 | 14 | 49 | 52 | 106.1 | MURO | 48 | MURO-48-14 | 2026-10-22 | NUEVO | 2026-10-22 | 37.12 | 3
27914 - ALBURA PPTO C | 287 | 7000 | Concreto | Muro torre 4, piso 2, eje 4 - 1, apto 204 - 203 | 2026-09-08 | 2026-09-22 | 2026-09-25 | 14 | 49 | 52.7 | 107.6 | MURO | 48 | MURO-48-14 | 2026-10-22 | NUEVO | 2026-10-22 | 37.12 | 3.7
27914 - ALBURA PPTO C | 287 | 7000 | Concreto | Muro torre 4, piso 2, eje 4 - 1, apto 204 - 203 | 2026-09-08 | 2026-09-15 | 2026-09-17 | 7 | 49 | 38.7 | 79 | MURO | 48 | MURO-48-7 | 2026-10-22 | NUEVO | 2026-10-22 | 31.68 | -10.3
27914 - ALBURA PPTO C | 287 | 7000 | Concreto | Muro torre 4, piso 2, eje 4 - 1, apto 204 - 203 | 2026-09-08 | 2026-09-15 | 2026-09-17 | 7 | 49 | 39.3 | 80.2 | MURO | 48 | MURO-48-7 | 2026-10-22 | NUEVO | 2026-10-22 | 31.68 | -9.7
27914 - ALBURA PPTO C | 288 | G210200000 | Concreto | Placa T4 Piso 3 Ejes 12 - 10, Apto 308 - 311 | 2026-09-08 | 2026-10-06 | 2026-10-07 | 28 | 21 | 33.8 | 161 | PLACA | 21 | PLACA-21-28 | 2026-10-22 | NUEVO | 2026-10-22 | 21 | 12.8
27914 - ALBURA PPTO C | 288 | G210200000 | Concreto | Placa T4 Piso 3 Ejes 12 - 10, Apto 308 - 311 | 2026-09-08 | 2026-10-06 | 2026-10-07 | 28 | 21 | 32.8 | 156.2 | PLACA | 21 | PLACA-21-28 | 2026-10-22 | NUEVO | 2026-10-22 | 21 | 11.8
27914 - ALBURA PPTO C | 288 | G210200000 | Concreto | Placa T4 Piso 3 Ejes 12 - 10, Apto 308 - 311 | 2026-09-08 | 2026-10-06 | 2026-10-07 | 28 | 21 | 33.2 | 158.1 | PLACA | 21 | PLACA-21-28 | 2026-10-22 | NUEVO | 2026-10-22 | 21 | 12.2
27914 - ALBURA PPTO C | 288 | 3000 | Concreto | Placa torre 4, piso 3, eje 12 - 10, apto 308 - 311 | 2026-09-08 | 2026-09-22 | 2026-09-25 | 14 | 21 | 27.9 | 132.9 | PLACA | 21 | PLACA-21-14 | 2026-10-22 | NUEVO | 2026-10-22 | 16.24 | 6.9
27914 - ALBURA PPTO C | 288 | 3000 | Concreto | Placa torre 4, piso 3, eje 12 - 10, apto 308 - 311 | 2026-09-08 | 2026-09-22 | 2026-09-25 | 14 | 21 | 27.8 | 132.4 | PLACA | 21 | PLACA-21-14 | 2026-10-22 | NUEVO | 2026-10-22 | 16.24 | 6.8
27914 - ALBURA PPTO C | 288 | 3000 | Concreto | Placa torre 4, piso 3, eje 12 - 10, apto 308 - 311 | 2026-09-08 | 2026-09-15 | 2026-09-17 | 7 | 21 | 21.3 | 101.4 | PLACA | 21 | PLACA-21-7 | 2026-10-22 | NUEVO | 2026-10-22 | 13.86 | 0.3
27914 - ALBURA PPTO C | 288 | 3000 | Concreto | Placa torre 4, piso 3, eje 12 - 10, apto 308 - 311 | 2026-09-08 | 2026-09-15 | 2026-09-17 | 7 | 21 | 22.1 | 105.2 | PLACA | 21 | PLACA-21-7 | 2026-10-22 | NUEVO | 2026-10-22 | 13.86 | 1.1
27914 - ALBURA PPTO C | 288 | 3000 | Concreto | Placa torre 4, piso 3, eje 12 - 10, apto 308 - 311 | 2026-09-08 | 2026-09-09 | 2026-09-17 | 1 | 21 | 5.2 | 24.8 | PLACA | 21 | PLACA-21-1 | 2026-10-22 | NUEVO | 2026-10-22 | 4.2 | -15.8
27914 - ALBURA PPTO C | 289 | C280200000 | Concreto | Plataforma Ejes 11 - 12 Ejes F - E | 2026-09-09 | 2026-10-07 | 2026-10-07 | 28 | 28 | 37.7 | 134.6 | AUTOCOMPAC | 28 | AUTOCOMPAC-28-28 | 2026-10-22 | NUEVO | 2026-10-22 | 28 | 9.7
27914 - ALBURA PPTO C | 289 | C280200000 | Concreto | Plataforma Ejes 11 - 12 Ejes F - E | 2026-09-09 | 2026-10-07 | 2026-10-07 | 28 | 28 | 37.5 | 133.9 | AUTOCOMPAC | 28 | AUTOCOMPAC-28-28 | 2026-10-22 | NUEVO | 2026-10-22 | 28 | 9.5
27914 - ALBURA PPTO C | 289 | C280200000 | Concreto | Plataforma Ejes 11 - 12 Ejes F - E | 2026-09-09 | 2026-10-07 | 2026-10-07 | 28 | 28 | 38 | 135.7 | AUTOCOMPAC | 28 | AUTOCOMPAC-28-28 | 2026-10-22 | NUEVO | 2026-10-22 | 28 | 10
27914 - ALBURA PPTO C | 289 | 4000 | Concreto | Plataforma eje 11-12 / F-E | 2026-09-09 | 2026-09-23 | 2026-10-01 | 14 | 28 | 31.9 | 113.9 | AUTOCOMPAC | 28 | AUTOCOMPAC-28-14 | 2026-10-22 | NUEVO | 2026-10-22 | 21.65 | 3.9
27914 - ALBURA PPTO C | 289 | 4000 | Concreto | Plataforma eje 11-12 / F-E | 2026-09-09 | 2026-09-23 | 2026-10-01 | 14 | 28 | 32.6 | 116.4 | AUTOCOMPAC | 28 | AUTOCOMPAC-28-14 | 2026-10-22 | NUEVO | 2026-10-22 | 21.65 | 4.6
27914 - ALBURA PPTO C | 289 | C310200000 | Concreto | Plataforma Eje 11-12 y Ejes F-E | 2026-09-09 | 2026-09-16 | 2026-09-22 | 7 | 28 | 30.1 | 107.5 | AUTOCOMPAC | 28 | AUTOCOMPAC-28-7 | 2026-10-22 | NUEVO | 2026-10-22 | 18.48 | 2.1
27914 - ALBURA PPTO C | 289 | C310200000 | Concreto | Plataforma Eje 11-12 y Ejes F-E | 2026-09-09 | 2026-09-16 | 2026-09-22 | 7 | 28 | 28.7 | 102.5 | AUTOCOMPAC | 28 | AUTOCOMPAC-28-7 | 2026-10-22 | NUEVO | 2026-10-22 | 18.48 | 0.7
27914 - ALBURA PPTO C | 29 | No especificado | Concreto | Pilote #39 Torre 4 | 2026-03-17 | 2026-04-14 | 2026-04-14 | 28 | 31 | 43.7 | 141 | TREMIE | 34 | TREMIE-34-28 | 2026-10-22 | NUEVO | 2026-10-22 |  | 12.7
27914 - ALBURA PPTO C | 29 | No especificado | Concreto | Pilote #39 Torre 4 | 2026-03-17 | 2026-04-14 | 2026-04-14 | 28 | 31 | 44.4 | 143.2 | TREMIE | 34 | TREMIE-34-28 | 2026-10-22 | NUEVO | 2026-10-22 |  | 13.4
27914 - ALBURA PPTO C | 29 | No especificado | Concreto | Pilote #39 Torre 4 | 2026-03-17 | 2026-04-14 | 2026-04-14 | 28 | 31 | 43.3 | 139.7 | TREMIE | 34 | TREMIE-34-28 | 2026-10-22 | NUEVO | 2026-10-22 |  | 12.3
27914 - ALBURA PPTO C | 29 | No especificado | Concreto | Pilote # 39 - Torre 4 | 2026-03-17 | 2026-03-31 | 2026-04-06 | 14 | 31 | 39.8 | 128.4 | TREMIE | 34 | TREMIE-34-14 | 2026-10-22 | NUEVO | 2026-10-22 |  | 8.8
27914 - ALBURA PPTO C | 29 | No especificado | Concreto | Pilote # 39 - Torre 4 | 2026-03-17 | 2026-03-31 | 2026-04-06 | 14 | 31 | 39.1 | 126.1 | TREMIE | 34 | TREMIE-34-14 | 2026-10-22 | NUEVO | 2026-10-22 |  | 8.1
27914 - ALBURA PPTO C | 29 | No especificado | Concreto | Pilote # 39 - Torre 4 | 2026-03-17 | 2026-03-31 | 2026-04-06 | 14 | 31 | 38.2 | 123.2 | TREMIE | 34 | TREMIE-34-14 | 2026-10-22 | NUEVO | 2026-10-22 |  | 7.2
27914 - ALBURA PPTO C | 29 | No especificado | Concreto | Pilote # 39 - Torre 4 | 2026-03-17 | 2026-03-24 | 2026-03-26 | 7 | 31 | 34.2 | 110.3 | TREMIE | 34 | TREMIE-34-7 | 2026-10-22 | NUEVO | 2026-10-22 |  | 3.2
27914 - ALBURA PPTO C | 29 | No especificado | Concreto | Pilote # 39 - Torre 4 | 2026-03-17 | 2026-03-24 | 2026-03-26 | 7 | 31 | 33.4 | 107.7 | TREMIE | 34 | TREMIE-34-7 | 2026-10-22 | NUEVO | 2026-10-22 |  | 2.4
27914 - ALBURA PPTO C | 29 | No especificado | Concreto | Pilote # 39 - Torre 4 | 2026-03-17 | 2026-03-24 | 2026-03-26 | 7 | 31 | 32.7 | 105.5 | TREMIE | 34 | TREMIE-34-7 | 2026-10-22 | NUEVO | 2026-10-22 |  | 1.7
27914 - ALBURA PPTO C | 290 | G210200000 | Concreto | Placa T4 Piso 3, Ejes 6 - 8, Ejes A - L Apto 306 - 301 | 2026-09-09 | 2026-10-07 | 2026-10-07 | 28 | 21 | 36.9 | 175.7 | PLACA | 21 | PLACA-21-28 | 2026-10-22 | NUEVO | 2026-10-22 | 21 | 15.9
27914 - ALBURA PPTO C | 290 | G210200000 | Concreto | Placa T4 Piso 3, Ejes 6 - 8, Ejes A - L Apto 306 - 301 | 2026-09-09 | 2026-10-07 | 2026-10-07 | 28 | 21 | 37.4 | 178.1 | PLACA | 21 | PLACA-21-28 | 2026-10-22 | NUEVO | 2026-10-22 | 21 | 16.4
27914 - ALBURA PPTO C | 290 | G210200000 | Concreto | Placa T4 Piso 3, Ejes 6 - 8, Ejes A - L Apto 306 - 301 | 2026-09-09 | 2026-10-07 | 2026-10-07 | 28 | 21 | 37.2 | 177.1 | PLACA | 21 | PLACA-21-28 | 2026-10-22 | NUEVO | 2026-10-22 | 21 | 16.2
27914 - ALBURA PPTO C | 290 | 3000 | Concreto | Placa torre 4, piso 3, eje 6-7 / A-L, apto 306 - 302 | 2026-09-09 | 2026-09-23 | 2026-10-01 | 14 | 21 | 31.7 | 151 | PLACA | 21 | PLACA-21-14 | 2026-10-22 | NUEVO | 2026-10-22 | 16.24 | 10.7
27914 - ALBURA PPTO C | 290 | 3000 | Concreto | Placa torre 4, piso 3, eje 6-7 / A-L, apto 306 - 302 | 2026-09-09 | 2026-09-23 | 2026-10-01 | 14 | 21 | 32.2 | 153.3 | PLACA | 21 | PLACA-21-14 | 2026-10-22 | NUEVO | 2026-10-22 | 16.24 | 11.2
27914 - ALBURA PPTO C | 290 | G210200000 | Concreto | Placa T4 Ejes 8-6 Apto 306-301 | 2026-09-09 | 2026-09-16 | 2026-09-22 | 7 | 21 | 26.3 | 125.2 | PLACA | 21 | PLACA-21-7 | 2026-10-22 | NUEVO | 2026-10-22 | 13.86 | 5.3
27914 - ALBURA PPTO C | 290 | G210200000 | Concreto | Placa T4 Ejes 8-6 Apto 306-301 | 2026-09-09 | 2026-09-16 | 2026-09-22 | 7 | 21 | 25 | 119 | PLACA | 21 | PLACA-21-7 | 2026-10-22 | NUEVO | 2026-10-22 | 13.86 | 4
27914 - ALBURA PPTO C | 291 | C280200000 | Concreto | Plataforma Ejes 11 - 12, Ejes F - E | 2026-09-09 | 2026-10-07 | 2026-10-07 | 28 | 28 | 41.3 | 147.5 | AUTOCOMPAC | 28 | AUTOCOMPAC-28-28 | 2026-10-22 | NUEVO | 2026-10-22 | 28 | 13.3
27914 - ALBURA PPTO C | 291 | C280200000 | Concreto | Plataforma Ejes 11 - 12, Ejes F - E | 2026-09-09 | 2026-10-07 | 2026-10-07 | 28 | 28 | 40.2 | 143.6 | AUTOCOMPAC | 28 | AUTOCOMPAC-28-28 | 2026-10-22 | NUEVO | 2026-10-22 | 28 | 12.2
27914 - ALBURA PPTO C | 291 | C280200000 | Concreto | Plataforma Ejes 11 - 12, Ejes F - E | 2026-09-09 | 2026-10-07 | 2026-10-07 | 28 | 28 | 40 | 142.9 | AUTOCOMPAC | 28 | AUTOCOMPAC-28-28 | 2026-10-22 | NUEVO | 2026-10-22 | 28 | 12
27914 - ALBURA PPTO C | 291 | 4000 | Concreto | Plataforma eje 11-12 / F-E | 2026-09-09 | 2026-09-23 | 2026-10-01 | 14 | 28 | 38.7 | 138.2 | AUTOCOMPAC | 28 | AUTOCOMPAC-28-14 | 2026-10-22 | NUEVO | 2026-10-22 | 21.65 | 10.7
27914 - ALBURA PPTO C | 291 | 4000 | Concreto | Plataforma eje 11-12 / F-E | 2026-09-09 | 2026-09-23 | 2026-10-01 | 14 | 28 | 38.1 | 136.1 | AUTOCOMPAC | 28 | AUTOCOMPAC-28-14 | 2026-10-22 | NUEVO | 2026-10-22 | 21.65 | 10.1
27914 - ALBURA PPTO C | 291 | C280200000 | Concreto | Plataforma Ejes 11-12 y Ejes F-E | 2026-09-09 | 2026-09-16 | 2026-09-22 | 7 | 28 | 36 | 128.6 | AUTOCOMPAC | 28 | AUTOCOMPAC-28-7 | 2026-10-22 | NUEVO | 2026-10-22 | 18.48 | 8
27914 - ALBURA PPTO C | 291 | C280200000 | Concreto | Plataforma Ejes 11-12 y Ejes F-E | 2026-09-09 | 2026-09-16 | 2026-09-22 | 7 | 28 | 35.3 | 126.1 | AUTOCOMPAC | 28 | AUTOCOMPAC-28-7 | 2026-10-22 | NUEVO | 2026-10-22 | 18.48 | 7.3
27914 - ALBURA PPTO C | 292 | C280200000 | Concreto | Plataforma Ejes 7 - 6, Ejes E - F | 2026-09-10 | 2026-10-08 | 2026-10-08 | 28 | 28 | 39.7 | 141.8 | AUTOCOMPAC | 28 | AUTOCOMPAC-28-28 | 2026-10-22 | NUEVO | 2026-10-22 | 28 | 11.7
27914 - ALBURA PPTO C | 292 | C280200000 | Concreto | Plataforma Ejes 7 - 6, Ejes E - F | 2026-09-10 | 2026-10-08 | 2026-10-08 | 28 | 28 | 38.7 | 138.2 | AUTOCOMPAC | 28 | AUTOCOMPAC-28-28 | 2026-10-22 | NUEVO | 2026-10-22 | 28 | 10.7
27914 - ALBURA PPTO C | 292 | C280200000 | Concreto | Plataforma Ejes 7 - 6, Ejes E - F | 2026-09-10 | 2026-10-08 | 2026-10-08 | 28 | 28 | 38.5 | 137.5 | AUTOCOMPAC | 28 | AUTOCOMPAC-28-28 | 2026-10-22 | NUEVO | 2026-10-22 | 28 | 10.5
27914 - ALBURA PPTO C | 292 | 4000 | Concreto | Plataforma eje 7-6 / E-F | 2026-09-10 | 2026-09-24 | 2026-10-01 | 14 | 28 | 33.5 | 119.6 | AUTOCOMPAC | 28 | AUTOCOMPAC-28-14 | 2026-10-22 | NUEVO | 2026-10-22 | 21.65 | 5.5
27914 - ALBURA PPTO C | 292 | 4000 | Concreto | Plataforma eje 7-6 / E-F | 2026-09-10 | 2026-09-24 | 2026-10-01 | 14 | 28 | 34.3 | 122.5 | AUTOCOMPAC | 28 | AUTOCOMPAC-28-14 | 2026-10-22 | NUEVO | 2026-10-22 | 21.65 | 6.3
27914 - ALBURA PPTO C | 292 | C280200000 | Concreto | Plataforma Ejes 7-6 ejes E-F | 2026-09-10 | 2026-09-17 | 2026-09-22 | 7 | 28 | 31.7 | 113.2 | AUTOCOMPAC | 28 | AUTOCOMPAC-28-7 | 2026-10-22 | NUEVO | 2026-10-22 | 18.48 | 3.7
27914 - ALBURA PPTO C | 292 | C280200000 | Concreto | Plataforma Ejes 7-6 ejes E-F | 2026-09-10 | 2026-09-17 | 2026-09-22 | 7 | 28 | 30.4 | 108.6 | AUTOCOMPAC | 28 | AUTOCOMPAC-28-7 | 2026-10-22 | NUEVO | 2026-10-22 | 18.48 | 2.4
27914 - ALBURA PPTO C | 293 | Q480400000 | Concreto | Muros T4 Piso 3 V1 Ejes 15 - 12, Ejes A - L 309 - 310 | 2026-09-10 | 2026-10-08 | 2026-10-08 | 28 | 48 | 66.9 | 139.4 | MURO | 48 | MURO-48-28 | 2026-10-22 | NUEVO | 2026-10-22 | 48 | 18.9
27914 - ALBURA PPTO C | 293 | Q480400000 | Concreto | Muros T4 Piso 3 V1 Ejes 15 - 12, Ejes A - L 309 - 310 | 2026-09-10 | 2026-10-08 | 2026-10-08 | 28 | 48 | 65.3 | 136 | MURO | 48 | MURO-48-28 | 2026-10-22 | NUEVO | 2026-10-22 | 48 | 17.3
27914 - ALBURA PPTO C | 293 | Q480400000 | Concreto | Muros T4 Piso 3 V1 Ejes 15 - 12, Ejes A - L 309 - 310 | 2026-09-10 | 2026-10-08 | 2026-10-08 | 28 | 48 | 63.9 | 133.1 | MURO | 48 | MURO-48-28 | 2026-10-22 | NUEVO | 2026-10-22 | 48 | 15.9
27914 - ALBURA PPTO C | 293 | 7000 | Concreto | Muros torre 4, piso 3, eje 15-12 / A-L | 2026-09-10 | 2026-09-24 | 2026-10-01 | 14 | 49 | 58.9 | 120.2 | MURO | 48 | MURO-48-14 | 2026-10-22 | NUEVO | 2026-10-22 | 37.12 | 9.9
27914 - ALBURA PPTO C | 293 | 7000 | Concreto | Muros torre 4, piso 3, eje 15-12 / A-L | 2026-09-10 | 2026-09-24 | 2026-10-01 | 14 | 49 | 58.8 | 120 | MURO | 48 | MURO-48-14 | 2026-10-22 | NUEVO | 2026-10-22 | 37.12 | 9.8
27914 - ALBURA PPTO C | 293 | Q480400000 | Concreto | Muros Piso 3 V1 Ejes 15-12,Ejes A-L Apto 309-310 | 2026-09-10 | 2026-09-17 | 2026-09-22 | 7 | 49 | 55.7 | 113.7 | MURO | 48 | MURO-48-7 | 2026-10-22 | NUEVO | 2026-10-22 | 31.68 | 6.7
27914 - ALBURA PPTO C | 293 | Q480400000 | Concreto | Muros Piso 3 V1 Ejes 15-12,Ejes A-L Apto 309-310 | 2026-09-10 | 2026-09-17 | 2026-09-22 | 7 | 49 | 54.4 | 111 | MURO | 48 | MURO-48-7 | 2026-10-22 | NUEVO | 2026-10-22 | 31.68 | 5.4
27914 - ALBURA PPTO C | 294 | G210200000 | Concreto | Placa Piso 3 T4 Ejes 4 - 6, Ejes A - L Apto 302 - 305 V5 | 2026-09-10 | 2026-10-08 | 2026-10-08 | 28 | 21 | 34 | 161.9 | PLACA | 21 | PLACA-21-28 | 2026-10-22 | NUEVO | 2026-10-22 | 21 | 13
27914 - ALBURA PPTO C | 294 | G210200000 | Concreto | Placa Piso 3 T4 Ejes 4 - 6, Ejes A - L Apto 302 - 305 V5 | 2026-09-10 | 2026-10-08 | 2026-10-08 | 28 | 21 | 33.7 | 160.5 | PLACA | 21 | PLACA-21-28 | 2026-10-22 | NUEVO | 2026-10-22 | 21 | 12.7
27914 - ALBURA PPTO C | 294 | G210200000 | Concreto | Placa Piso 3 T4 Ejes 4 - 6, Ejes A - L Apto 302 - 305 V5 | 2026-09-10 | 2026-10-08 | 2026-10-08 | 28 | 21 | 34.8 | 165.7 | PLACA | 21 | PLACA-21-28 | 2026-10-22 | NUEVO | 2026-10-22 | 21 | 13.8
27914 - ALBURA PPTO C | 294 | 3000 | Concreto | Eje 4-6 / A-L, apto 302 - 305 | 2026-09-10 | 2026-09-24 | 2026-10-01 | 14 | 21 | 31.2 | 148.6 | OTRO | 21 | OTRO-21-14 | 2026-10-22 | NUEVO | 2026-10-22 |  | 10.2
27914 - ALBURA PPTO C | 294 | 3000 | Concreto | Eje 4-6 / A-L, apto 302 - 305 | 2026-09-10 | 2026-09-24 | 2026-10-01 | 14 | 21 | 30.7 | 146.2 | OTRO | 21 | OTRO-21-14 | 2026-10-22 | NUEVO | 2026-10-22 |  | 9.7
27914 - ALBURA PPTO C | 294 | G210200000 | Concreto | Placa T4 Ejes 6-5 Apto 305-302 | 2026-09-10 | 2026-09-17 | 2026-09-22 | 7 | 21 | 28.1 | 133.8 | PLACA | 21 | PLACA-21-7 | 2026-10-22 | NUEVO | 2026-10-22 | 13.86 | 7.1
27914 - ALBURA PPTO C | 294 | G210200000 | Concreto | Placa T4 Ejes 6-5 Apto 305-302 | 2026-09-10 | 2026-09-17 | 2026-09-22 | 7 | 21 | 27.9 | 132.9 | PLACA | 21 | PLACA-21-7 | 2026-10-22 | NUEVO | 2026-10-22 | 13.86 | 6.9
27914 - ALBURA PPTO C | 295 | G210200000 | Concreto | Escalera Piso 1-2 T1, Ejes 3 - 4, Ejes A - D | 2026-09-11 | 2026-10-09 | 2026-10-14 | 28 | 21 | 28.1 | 133.8 | AUTOCOMPAC | 21 | AUTOCOMPAC-21-28 | 2026-10-22 | NUEVO | 2026-10-22 |  | 7.1
27914 - ALBURA PPTO C | 295 | G210200000 | Concreto | Escalera Piso 1-2 T1, Ejes 3 - 4, Ejes A - D | 2026-09-11 | 2026-10-09 | 2026-10-14 | 28 | 21 | 28.5 | 135.7 | AUTOCOMPAC | 21 | AUTOCOMPAC-21-28 | 2026-10-22 | NUEVO | 2026-10-22 |  | 7.5
27914 - ALBURA PPTO C | 295 | G210200000 | Concreto | Escalera Piso 1-2 T1, Ejes 3 - 4, Ejes A - D | 2026-09-11 | 2026-10-09 | 2026-10-14 | 28 | 21 | 27.6 | 131.4 | AUTOCOMPAC | 21 | AUTOCOMPAC-21-28 | 2026-10-22 | NUEVO | 2026-10-22 |  | 6.6
27914 - ALBURA PPTO C | 295 | 3000 | Concreto | Escalera torre 4, eje 3-4 - E2 / P1 - P2 | 2026-09-11 | 2026-09-25 | 2026-09-28 | 14 | 21 | 24.2 | 115.2 | AUTOCOMPAC | 21 | AUTOCOMPAC-21-14 | 2026-10-22 | NUEVO | 2026-10-22 |  | 3.2
27914 - ALBURA PPTO C | 295 | 3000 | Concreto | Escalera torre 4, eje 3-4 - E2 / P1 - P2 | 2026-09-11 | 2026-09-25 | 2026-09-28 | 14 | 21 | 24.6 | 117.1 | AUTOCOMPAC | 21 | AUTOCOMPAC-21-14 | 2026-10-22 | NUEVO | 2026-10-22 |  | 3.6
27914 - ALBURA PPTO C | 295 | G210200000 | Concreto | Escalera Tipo 1 Piso 1-2, Ejes 3-4, Ejes A-D | 2026-09-11 | 2026-09-18 | 2026-09-22 | 7 | 21 | 22.4 | 106.7 | AUTOCOMPAC | 21 | AUTOCOMPAC-21-7 | 2026-10-22 | NUEVO | 2026-10-22 |  | 1.4
27914 - ALBURA PPTO C | 295 | G210200000 | Concreto | Escalera Tipo 1 Piso 1-2, Ejes 3-4, Ejes A-D | 2026-09-11 | 2026-09-18 | 2026-09-22 | 7 | 21 | 21.5 | 102.4 | AUTOCOMPAC | 21 | AUTOCOMPAC-21-7 | 2026-10-22 | NUEVO | 2026-10-22 |  | 0.5
27914 - ALBURA PPTO C | 296 | Q480400000 | Concreto | Muros Piso 3 V2 Ejes 12 - 10, Ejes A - G Apto 310 - 311 | 2026-09-11 | 2026-10-09 | 2026-10-14 | 28 | 49 | 63.8 | 130.2 | MURO | 48 | MURO-48-28 | 2026-10-22 | NUEVO | 2026-10-22 | 48 | 14.8
27914 - ALBURA PPTO C | 296 | Q480400000 | Concreto | Muros Piso 3 V2 Ejes 12 - 10, Ejes A - G Apto 310 - 311 | 2026-09-11 | 2026-10-09 | 2026-10-14 | 28 | 49 | 63.2 | 129 | MURO | 48 | MURO-48-28 | 2026-10-22 | NUEVO | 2026-10-22 | 48 | 14.2
27914 - ALBURA PPTO C | 296 | Q480400000 | Concreto | Muros Piso 3 V2 Ejes 12 - 10, Ejes A - G Apto 310 - 311 | 2026-09-11 | 2026-10-09 | 2026-10-14 | 28 | 49 | 63 | 128.6 | MURO | 48 | MURO-48-28 | 2026-10-22 | NUEVO | 2026-10-22 | 48 | 14
27914 - ALBURA PPTO C | 296 | 7000 | Concreto | Muro torre 4, piso 3, eje 12-9 / A-F | 2026-09-11 | 2026-09-25 | 2026-09-28 | 14 | 49 | 55.8 | 113.9 | MURO | 48 | MURO-48-14 | 2026-10-22 | NUEVO | 2026-10-22 | 37.12 | 6.8
27914 - ALBURA PPTO C | 296 | 7000 | Concreto | Muro torre 4, piso 3, eje 12-9 / A-F | 2026-09-11 | 2026-09-25 | 2026-09-28 | 14 | 49 | 55.6 | 113.5 | MURO | 48 | MURO-48-14 | 2026-10-22 | NUEVO | 2026-10-22 | 37.12 | 6.6
27914 - ALBURA PPTO C | 296 | Q480400000 | Concreto | Muros Piso 3 V2 Ejes 12-10, Ejes A-G Apto 310 -311 | 2026-09-11 | 2026-09-18 | 2026-09-22 | 7 | 49 | 52.6 | 107.3 | MURO | 48 | MURO-48-7 | 2026-10-22 | NUEVO | 2026-10-22 | 31.68 | 3.6
27914 - ALBURA PPTO C | 296 | Q480400000 | Concreto | Muros Piso 3 V2 Ejes 12-10, Ejes A-G Apto 310 -311 | 2026-09-11 | 2026-09-18 | 2026-09-22 | 7 | 49 | 50.8 | 103.7 | MURO | 48 | MURO-48-7 | 2026-10-22 | NUEVO | 2026-10-22 | 31.68 | 1.8
27914 - ALBURA PPTO C | 297 | G2102000000 | Concreto | Placa T4 Ejes 1 - 4 Ejes A - L 303 - 304 | 2026-09-11 | 2026-10-09 | 2026-10-14 | 28 | 21 | 31.4 | 149.5 | PLACA | 21 | PLACA-21-28 | 2026-10-22 | NUEVO | 2026-10-22 | 21 | 10.4
27914 - ALBURA PPTO C | 297 | G2102000000 | Concreto | Placa T4 Ejes 1 - 4 Ejes A - L 303 - 304 | 2026-09-11 | 2026-10-09 | 2026-10-14 | 28 | 21 | 30.7 | 146.2 | PLACA | 21 | PLACA-21-28 | 2026-10-22 | NUEVO | 2026-10-22 | 21 | 9.7
27914 - ALBURA PPTO C | 297 | G2102000000 | Concreto | Placa T4 Ejes 1 - 4 Ejes A - L 303 - 304 | 2026-09-11 | 2026-10-09 | 2026-10-14 | 28 | 21 | 30.9 | 147.1 | PLACA | 21 | PLACA-21-28 | 2026-10-22 | NUEVO | 2026-10-22 | 21 | 9.9
27914 - ALBURA PPTO C | 297 | 3000 | Concreto | Placa torre 4, piso 3, eje 1-4 / A-L | 2026-09-11 | 2026-09-25 | 2026-09-28 | 14 | 21 | 25.7 | 122.4 | PLACA | 21 | PLACA-21-14 | 2026-10-22 | NUEVO | 2026-10-22 | 16.24 | 4.7
27914 - ALBURA PPTO C | 297 | 3000 | Concreto | Placa torre 4, piso 3, eje 1-4 / A-L | 2026-09-11 | 2026-09-25 | 2026-09-28 | 14 | 21 | 25.4 | 121 | PLACA | 21 | PLACA-21-14 | 2026-10-22 | NUEVO | 2026-10-22 | 16.24 | 4.4
27914 - ALBURA PPTO C | 297 | G210200000 | Concreto | Placa T4 Ejes 1-4 Ejes A-L 303-304 | 2026-09-11 | 2026-09-18 | 2026-09-22 | 7 | 21 | 22.5 | 107.1 | PLACA | 21 | PLACA-21-7 | 2026-10-22 | NUEVO | 2026-10-22 | 13.86 | 1.5
27914 - ALBURA PPTO C | 297 | G210200000 | Concreto | Placa T4 Ejes 1-4 Ejes A-L 303-304 | 2026-09-11 | 2026-09-18 | 2026-09-22 | 7 | 21 | 22.2 | 105.7 | PLACA | 21 | PLACA-21-7 | 2026-10-22 | NUEVO | 2026-10-22 | 13.86 | 1.2
27914 - ALBURA PPTO C | 298 | G210200000 | Concreto | Placa T4 Ejes 2 - 4, Ejes G - F Pasillo | 2026-09-12 | 2026-10-10 | 2026-10-14 | 28 | 21 | 30.2 | 143.8 | PLACA | 21 | PLACA-21-28 | 2026-10-22 | NUEVO | 2026-10-22 | 21 | 9.2
27914 - ALBURA PPTO C | 298 | G210200000 | Concreto | Placa T4 Ejes 2 - 4, Ejes G - F Pasillo | 2026-09-12 | 2026-10-10 | 2026-10-14 | 28 | 21 | 30.3 | 144.3 | PLACA | 21 | PLACA-21-28 | 2026-10-22 | NUEVO | 2026-10-22 | 21 | 9.3
27914 - ALBURA PPTO C | 298 | G210200000 | Concreto | Placa T4 Ejes 2 - 4, Ejes G - F Pasillo | 2026-09-12 | 2026-10-10 | 2026-10-14 | 28 | 21 | 30.5 | 145.2 | PLACA | 21 | PLACA-21-28 | 2026-10-22 | NUEVO | 2026-10-22 | 21 | 9.5
27914 - ALBURA PPTO C | 298 | 3000 | Concreto | Placa pasillo 203, torre 4, piso 3 | 2026-09-12 | 2026-09-26 | 2026-09-28 | 14 | 21 | 26.7 | 127.1 | PLACA | 21 | PLACA-21-14 | 2026-10-22 | NUEVO | 2026-10-22 | 16.24 | 5.7
27914 - ALBURA PPTO C | 298 | 3000 | Concreto | Placa pasillo 203, torre 4, piso 3 | 2026-09-12 | 2026-09-26 | 2026-09-28 | 14 | 21 | 26.2 | 124.8 | PLACA | 21 | PLACA-21-14 | 2026-10-22 | NUEVO | 2026-10-22 | 16.24 | 5.2
27914 - ALBURA PPTO C | 298 | 3000 | Concreto | Placa pasillo 203, torre 4, piso 3 | 2026-09-12 | 2026-09-19 | 2026-09-22 | 7 | 21 | 23.4 | 111.4 | PLACA | 21 | PLACA-21-7 | 2026-10-22 | NUEVO | 2026-10-22 | 13.86 | 2.4
27914 - ALBURA PPTO C | 298 | 3000 | Concreto | Placa pasillo 203, torre 4, piso 3 | 2026-09-12 | 2026-09-19 | 2026-09-22 | 7 | 21 | 22.7 | 108.1 | PLACA | 21 | PLACA-21-7 | 2026-10-22 | NUEVO | 2026-10-22 | 13.86 | 1.7
27914 - ALBURA PPTO C | 299 | C310200000 | Concreto | Vigas Cimentación T3 Ejes 9 - 11, A - L | 2026-09-14 | 2026-10-12 | 2026-10-14 | 28 | 31.5 | 42.8 | 135.9 | AUTOCOMPAC | 34 | AUTOCOMPAC-34-28 | 2026-10-22 | NUEVO | 2026-10-22 | 34 | 11.3
27914 - ALBURA PPTO C | 299 | C310200000 | Concreto | Vigas Cimentación T3 Ejes 9 - 11, A - L | 2026-09-14 | 2026-10-12 | 2026-10-14 | 28 | 31.5 | 41.6 | 132.1 | AUTOCOMPAC | 34 | AUTOCOMPAC-34-28 | 2026-10-22 | NUEVO | 2026-10-22 | 34 | 10.1
27914 - ALBURA PPTO C | 299 | C310200000 | Concreto | Vigas Cimentación T3 Ejes 9 - 11, A - L | 2026-09-14 | 2026-10-12 | 2026-10-14 | 28 | 31.5 | 42 | 133.3 | AUTOCOMPAC | 34 | AUTOCOMPAC-34-28 | 2026-10-22 | NUEVO | 2026-10-22 | 34 | 10.5
27914 - ALBURA PPTO C | 299 | 4500 | Concreto | Cimentación torre 3, eje 9 - 11 | 2026-09-14 | 2026-09-28 | 2026-09-30 | 14 | 31 | 34.2 | 110.3 | AUTOCOMPAC | 34 | AUTOCOMPAC-34-14 | 2026-10-22 | NUEVO | 2026-10-22 | 26.29 | 3.2
27914 - ALBURA PPTO C | 299 | 4500 | Concreto | Cimentación torre 3, eje 9 - 11 | 2026-09-14 | 2026-09-28 | 2026-09-30 | 14 | 31 | 34.2 | 110.3 | AUTOCOMPAC | 34 | AUTOCOMPAC-34-14 | 2026-10-22 | NUEVO | 2026-10-22 | 26.29 | 3.2
27914 - ALBURA PPTO C | 299 | 4500 | Concreto | Cimentación torre 3, eje 9 - 11 | 2026-09-14 | 2026-09-21 | 2026-09-22 | 7 | 31 | 30.3 | 97.7 | AUTOCOMPAC | 34 | AUTOCOMPAC-34-7 | 2026-10-22 | NUEVO | 2026-10-22 | 22.44 | -0.7
27914 - ALBURA PPTO C | 299 | 4500 | Concreto | Cimentación torre 3, eje 9 - 11 | 2026-09-14 | 2026-09-21 | 2026-09-22 | 7 | 31 | 29.6 | 95.5 | AUTOCOMPAC | 34 | AUTOCOMPAC-34-7 | 2026-10-22 | NUEVO | 2026-10-22 | 22.44 | -1.4
27914 - ALBURA PPTO C | 3 | No especificado | Concreto | Pilote #13 torre 4 | 2026-02-23 | 2026-03-23 | 2026-03-24 | 28 | 31 | 40.7 | 131.3 | TREMIE | 34 | TREMIE-34-28 | 2026-10-22 | NUEVO | 2026-10-22 |  | 9.7
27914 - ALBURA PPTO C | 3 | No especificado | Concreto | Pilote #13 torre 4 | 2026-02-23 | 2026-03-23 | 2026-03-24 | 28 | 31 | 41.2 | 132.9 | TREMIE | 34 | TREMIE-34-28 | 2026-10-22 | NUEVO | 2026-10-22 |  | 10.2
27914 - ALBURA PPTO C | 3 | No especificado | Concreto | Pilote #13 torre 4 | 2026-02-23 | 2026-03-23 | 2026-03-24 | 28 | 31 | 40.2 | 129.7 | TREMIE | 34 | TREMIE-34-28 | 2026-10-22 | NUEVO | 2026-10-22 |  | 9.2
27914 - ALBURA PPTO C | 3 | No especificado | Concreto | Pilote # 13 - Torre 4 | 2026-02-23 | 2026-03-09 | 2026-03-20 | 14 | 31 | 35.1 | 113.2 | TREMIE | 34 | TREMIE-34-14 | 2026-10-22 | NUEVO | 2026-10-22 |  | 4.1
27914 - ALBURA PPTO C | 3 | No especificado | Concreto | Pilote # 13 - Torre 4 | 2026-02-23 | 2026-03-09 | 2026-03-20 | 14 | 31 | 34.5 | 111.3 | TREMIE | 34 | TREMIE-34-14 | 2026-10-22 | NUEVO | 2026-10-22 |  | 3.5
27914 - ALBURA PPTO C | 3 | No especificado | Concreto | Pilote # 13 - Torre 4 | 2026-02-23 | 2026-03-09 | 2026-03-20 | 14 | 31 | 33.9 | 109.4 | TREMIE | 34 | TREMIE-34-14 | 2026-10-22 | NUEVO | 2026-10-22 |  | 2.9
27914 - ALBURA PPTO C | 3 | No especificado | Concreto | Pilote # 13 - Torre 4 | 2026-02-23 | 2026-03-02 | 2026-03-06 | 7 | 31 | 27.7 | 89.4 | TREMIE | 34 | TREMIE-34-7 | 2026-10-22 | NUEVO | 2026-10-22 |  | -3.3
27914 - ALBURA PPTO C | 3 | No especificado | Concreto | Pilote # 13 - Torre 4 | 2026-02-23 | 2026-03-02 | 2026-03-06 | 7 | 31 | 28.8 | 92.9 | TREMIE | 34 | TREMIE-34-7 | 2026-10-22 | NUEVO | 2026-10-22 |  | -2.2
27914 - ALBURA PPTO C | 3 | No especificado | Concreto | Pilote # 13 - Torre 4 | 2026-02-23 | 2026-03-02 | 2026-03-06 | 7 | 31 | 28.5 | 91.9 | TREMIE | 34 | TREMIE-34-7 | 2026-10-22 | NUEVO | 2026-10-22 |  | -2.5
27914 - ALBURA PPTO C | 30 | No especificado | Concreto | Pilote #11 Torre 4 | 2026-03-17 | 2026-04-14 | 2026-04-14 | 28 | 31 | 39.7 | 128.1 | TREMIE | 34 | TREMIE-34-28 | 2026-10-22 | NUEVO | 2026-10-22 |  | 8.7
27914 - ALBURA PPTO C | 30 | No especificado | Concreto | Pilote #11 Torre 4 | 2026-03-17 | 2026-04-14 | 2026-04-14 | 28 | 31 | 38.6 | 124.5 | TREMIE | 34 | TREMIE-34-28 | 2026-10-22 | NUEVO | 2026-10-22 |  | 7.6
27914 - ALBURA PPTO C | 30 | No especificado | Concreto | Pilote #11 Torre 4 | 2026-03-17 | 2026-04-14 | 2026-04-14 | 28 | 31 | 40.5 | 130.6 | TREMIE | 34 | TREMIE-34-28 | 2026-10-22 | NUEVO | 2026-10-22 |  | 9.5
27914 - ALBURA PPTO C | 30 | No especificado | Concreto | Pilote # 11 - Torre 4 | 2026-03-17 | 2026-03-31 | 2026-04-06 | 14 | 31 | 33.4 | 107.7 | TREMIE | 34 | TREMIE-34-14 | 2026-10-22 | NUEVO | 2026-10-22 |  | 2.4
27914 - ALBURA PPTO C | 30 | No especificado | Concreto | Pilote # 11 - Torre 4 | 2026-03-17 | 2026-03-31 | 2026-04-06 | 14 | 31 | 32.9 | 106.1 | TREMIE | 34 | TREMIE-34-14 | 2026-10-22 | NUEVO | 2026-10-22 |  | 1.9
27914 - ALBURA PPTO C | 30 | No especificado | Concreto | Pilote # 11 - Torre 4 | 2026-03-17 | 2026-03-31 | 2026-04-06 | 14 | 31 | 31.8 | 102.6 | TREMIE | 34 | TREMIE-34-14 | 2026-10-22 | NUEVO | 2026-10-22 |  | 0.8
27914 - ALBURA PPTO C | 30 | No especificado | Concreto | Pilote # 11 - Torre 4 | 2026-03-17 | 2026-03-24 | 2026-03-26 | 7 | 31 | 27.3 | 88.1 | TREMIE | 34 | TREMIE-34-7 | 2026-10-22 | NUEVO | 2026-10-22 |  | -3.7
27914 - ALBURA PPTO C | 30 | No especificado | Concreto | Pilote # 11 - Torre 4 | 2026-03-17 | 2026-03-24 | 2026-03-26 | 7 | 31 | 26.9 | 86.8 | TREMIE | 34 | TREMIE-34-7 | 2026-10-22 | NUEVO | 2026-10-22 |  | -4.1
27914 - ALBURA PPTO C | 30 | No especificado | Concreto | Pilote # 11 - Torre 4 | 2026-03-17 | 2026-03-24 | 2026-03-26 | 7 | 31 | 26.5 | 85.5 | TREMIE | 34 | TREMIE-34-7 | 2026-10-22 | NUEVO | 2026-10-22 |  | -4.5
27914 - ALBURA PPTO C | 300 | Q480400000 | Concreto | Muros Piso 3 V3 Ejes 11 - 7 Ejes G - L Apto 307 - 308 | 2026-09-14 | 2026-10-12 | 2026-10-14 | 28 | 49 | 58.5 | 119.4 | MURO | 48 | MURO-48-28 | 2026-10-22 | NUEVO | 2026-10-22 | 48 | 9.5
27914 - ALBURA PPTO C | 300 | Q480400000 | Concreto | Muros Piso 3 V3 Ejes 11 - 7 Ejes G - L Apto 307 - 308 | 2026-09-14 | 2026-10-12 | 2026-10-14 | 28 | 49 | 61.2 | 124.9 | MURO | 48 | MURO-48-28 | 2026-10-22 | NUEVO | 2026-10-22 | 48 | 12.2
27914 - ALBURA PPTO C | 300 | Q480400000 | Concreto | Muros Piso 3 V3 Ejes 11 - 7 Ejes G - L Apto 307 - 308 | 2026-09-14 | 2026-10-12 | 2026-10-14 | 28 | 49 | 57.8 | 118 | MURO | 48 | MURO-48-28 | 2026-10-22 | NUEVO | 2026-10-22 | 48 | 8.8
27914 - ALBURA PPTO C | 300 | 7000 | Concreto | Muro torre 4, piso 3, eje 11 - 7 - L - G | 2026-09-14 | 2026-09-28 | 2026-09-30 | 14 | 49 | 50.6 | 103.3 | MURO | 48 | MURO-48-14 | 2026-10-22 | NUEVO | 2026-10-22 | 37.12 | 1.6
27914 - ALBURA PPTO C | 300 | 7000 | Concreto | Muro torre 4, piso 3, eje 11 - 7 - L - G | 2026-09-14 | 2026-09-28 | 2026-09-30 | 14 | 49 | 50.3 | 102.7 | MURO | 48 | MURO-48-14 | 2026-10-22 | NUEVO | 2026-10-22 | 37.12 | 1.3
27914 - ALBURA PPTO C | 300 | 7000 | Concreto | Muro torre 4, piso 3, eje 11 - 7 - L - G | 2026-09-14 | 2026-09-21 | 2026-09-22 | 7 | 49 | 43.2 | 88.2 | MURO | 48 | MURO-48-7 | 2026-10-22 | NUEVO | 2026-10-22 | 31.68 | -5.8
27914 - ALBURA PPTO C | 300 | 7000 | Concreto | Muro torre 4, piso 3, eje 11 - 7 - L - G | 2026-09-14 | 2026-09-21 | 2026-09-22 | 7 | 49 | 44 | 89.8 | MURO | 48 | MURO-48-7 | 2026-10-22 | NUEVO | 2026-10-22 | 31.68 | -5
27914 - ALBURA PPTO C | 301 | C310200000 | Concreto | Vigas Cimentación T3 Ejes 9 - 11, A - L | 2026-09-14 | 2026-10-12 | 2026-10-14 | 28 | 31.5 | 39.3 | 124.8 | AUTOCOMPAC | 34 | AUTOCOMPAC-34-28 | 2026-10-22 | NUEVO | 2026-10-22 | 34 | 7.8
27914 - ALBURA PPTO C | 301 | C310200000 | Concreto | Vigas Cimentación T3 Ejes 9 - 11, A - L | 2026-09-14 | 2026-10-12 | 2026-10-14 | 28 | 31.5 | 38.9 | 123.5 | AUTOCOMPAC | 34 | AUTOCOMPAC-34-28 | 2026-10-22 | NUEVO | 2026-10-22 | 34 | 7.4
27914 - ALBURA PPTO C | 301 | C310200000 | Concreto | Vigas Cimentación T3 Ejes 9 - 11, A - L | 2026-09-14 | 2026-10-12 | 2026-10-14 | 28 | 31.5 | 36.8 | 116.8 | AUTOCOMPAC | 34 | AUTOCOMPAC-34-28 | 2026-10-22 | NUEVO | 2026-10-22 | 34 | 5.3
27914 - ALBURA PPTO C | 301 | 4500 | Concreto | Cimentación torre 3, eje 9 - 11 - A - L | 2026-09-14 | 2026-09-28 | 2026-09-30 | 14 | 31 | 32.2 | 103.9 | AUTOCOMPAC | 34 | AUTOCOMPAC-34-14 | 2026-10-22 | NUEVO | 2026-10-22 | 26.29 | 1.2
27914 - ALBURA PPTO C | 301 | 4500 | Concreto | Cimentación torre 3, eje 9 - 11 - A - L | 2026-09-14 | 2026-09-28 | 2026-09-30 | 14 | 31 | 31.9 | 102.9 | AUTOCOMPAC | 34 | AUTOCOMPAC-34-14 | 2026-10-22 | NUEVO | 2026-10-22 | 26.29 | 0.9
27914 - ALBURA PPTO C | 301 | 4500 | Concreto | Cimentación torre 3, eje 9 - 11 - A - L | 2026-09-14 | 2026-09-21 | 2026-09-22 | 7 | 31 | 28.2 | 91 | AUTOCOMPAC | 34 | AUTOCOMPAC-34-7 | 2026-10-22 | NUEVO | 2026-10-22 | 22.44 | -2.8
27914 - ALBURA PPTO C | 301 | 4500 | Concreto | Cimentación torre 3, eje 9 - 11 - A - L | 2026-09-14 | 2026-09-21 | 2026-09-22 | 7 | 31 | 27.6 | 89 | AUTOCOMPAC | 34 | AUTOCOMPAC-34-7 | 2026-10-22 | NUEVO | 2026-10-22 | 22.44 | -3.4
27914 - ALBURA PPTO C | 302 | C310200000 | Concreto | Losa Cimentación T3, Ejes 1 - 4, A - L | 2026-09-15 | 2026-10-13 | 2026-10-14 | 28 | 31.5 | 41.3 | 131.1 | AUTOCOMPAC | 34 | AUTOCOMPAC-34-28 | 2026-10-22 | NUEVO | 2026-10-22 | 34 | 9.8
27914 - ALBURA PPTO C | 302 | C310200000 | Concreto | Losa Cimentación T3, Ejes 1 - 4, A - L | 2026-09-15 | 2026-10-13 | 2026-10-14 | 28 | 31.5 | 42.8 | 135.9 | AUTOCOMPAC | 34 | AUTOCOMPAC-34-28 | 2026-10-22 | NUEVO | 2026-10-22 | 34 | 11.3
27914 - ALBURA PPTO C | 302 | C310200000 | Concreto | Losa Cimentación T3, Ejes 1 - 4, A - L | 2026-09-15 | 2026-10-13 | 2026-10-14 | 28 | 31.5 | 42.3 | 134.3 | AUTOCOMPAC | 34 | AUTOCOMPAC-34-28 | 2026-10-22 | NUEVO | 2026-10-22 | 34 | 10.8
27914 - ALBURA PPTO C | 302 | 4000 | Concreto | Losa cimentación torre 8 | 2026-09-15 | 2026-09-29 | 2026-09-30 | 14 | 28 | 33.9 | 121.1 | AUTOCOMPAC | 28 | AUTOCOMPAC-28-14 | 2026-10-22 | NUEVO | 2026-10-22 | 21.65 | 5.9
27914 - ALBURA PPTO C | 302 | 4000 | Concreto | Losa cimentación torre 8 | 2026-09-15 | 2026-09-29 | 2026-09-30 | 14 | 28 | 33.9 | 121.1 | AUTOCOMPAC | 28 | AUTOCOMPAC-28-14 | 2026-10-22 | NUEVO | 2026-10-22 | 21.65 | 5.9
27914 - ALBURA PPTO C | 302 | 4000 | Concreto | Losa cimentación torre 8 | 2026-09-15 | 2026-09-22 | 2026-09-25 | 7 | 28 | 29.9 | 106.8 | AUTOCOMPAC | 28 | AUTOCOMPAC-28-7 | 2026-10-22 | NUEVO | 2026-10-22 | 18.48 | 1.9
27914 - ALBURA PPTO C | 302 | 4000 | Concreto | Losa cimentación torre 8 | 2026-09-15 | 2026-09-22 | 2026-09-25 | 7 | 28 | 30 | 107.1 | AUTOCOMPAC | 28 | AUTOCOMPAC-28-7 | 2026-10-22 | NUEVO | 2026-10-22 | 18.48 | 2
27914 - ALBURA PPTO C | 303 | Q480400000 | Concreto | Muros Piso 3 V3 Ejes 11 - 7 Ejes G - L Apto 307 - 308 | 2026-09-15 | 2026-10-13 | 2026-10-14 | 28 | 49 | 66.8 | 136.3 | MURO | 48 | MURO-48-28 | 2026-10-22 | NUEVO | 2026-10-22 | 48 | 17.8
27914 - ALBURA PPTO C | 303 | Q480400000 | Concreto | Muros Piso 3 V3 Ejes 11 - 7 Ejes G - L Apto 307 - 308 | 2026-09-15 | 2026-10-13 | 2026-10-14 | 28 | 49 | 65.3 | 133.3 | MURO | 48 | MURO-48-28 | 2026-10-22 | NUEVO | 2026-10-22 | 48 | 16.3
27914 - ALBURA PPTO C | 303 | Q480400000 | Concreto | Muros Piso 3 V3 Ejes 11 - 7 Ejes G - L Apto 307 - 308 | 2026-09-15 | 2026-10-13 | 2026-10-14 | 28 | 49 | 67.7 | 138.2 | MURO | 48 | MURO-48-28 | 2026-10-22 | NUEVO | 2026-10-22 | 48 | 18.7
27914 - ALBURA PPTO C | 303 | 7000 | Concreto | Muro torre 4, piso 3, eje 5-7 / L-H, eje 7-9 / F-A | 2026-09-15 | 2026-09-29 | 2026-09-30 | 14 | 49 | 55.5 | 113.3 | MURO | 48 | MURO-48-14 | 2026-10-22 | NUEVO | 2026-10-22 | 37.12 | 6.5
27914 - ALBURA PPTO C | 303 | 7000 | Concreto | Muro torre 4, piso 3, eje 5-7 / L-H, eje 7-9 / F-A | 2026-09-15 | 2026-09-29 | 2026-09-30 | 14 | 49 | 55.4 | 113.1 | MURO | 48 | MURO-48-14 | 2026-10-22 | NUEVO | 2026-10-22 | 37.12 | 6.4
27914 - ALBURA PPTO C | 303 | 7000 | Concreto | Muro torre 4, piso 3, eje 5-7 / L-H, eje 7-9 / F-A | 2026-09-15 | 2026-09-22 | 2026-09-25 | 7 | 49 | 44.8 | 91.4 | MURO | 48 | MURO-48-7 | 2026-10-22 | NUEVO | 2026-10-22 | 31.68 | -4.2
27914 - ALBURA PPTO C | 303 | 7000 | Concreto | Muro torre 4, piso 3, eje 5-7 / L-H, eje 7-9 / F-A | 2026-09-15 | 2026-09-22 | 2026-09-25 | 7 | 49 | 42.5 | 86.7 | MURO | 48 | MURO-48-7 | 2026-10-22 | NUEVO | 2026-10-22 | 31.68 | -6.5
27914 - ALBURA PPTO C | 304 | G210200000 | Concreto | Placa Ejes 15 - 12, A - L, Apto 409 - 410 | 2026-09-15 | 2026-10-13 | 2026-10-14 | 28 | 21 | 34.6 | 164.8 | PLACA | 21 | PLACA-21-28 | 2026-10-22 | NUEVO | 2026-10-22 | 21 | 13.6
27914 - ALBURA PPTO C | 304 | G210200000 | Concreto | Placa Ejes 15 - 12, A - L, Apto 409 - 410 | 2026-09-15 | 2026-10-13 | 2026-10-14 | 28 | 21 | 34.4 | 163.8 | PLACA | 21 | PLACA-21-28 | 2026-10-22 | NUEVO | 2026-10-22 | 21 | 13.4
27914 - ALBURA PPTO C | 304 | G210200000 | Concreto | Placa Ejes 15 - 12, A - L, Apto 409 - 410 | 2026-09-15 | 2026-10-13 | 2026-10-14 | 28 | 21 | 35.5 | 169 | PLACA | 21 | PLACA-21-28 | 2026-10-22 | NUEVO | 2026-10-22 | 21 | 14.5
27914 - ALBURA PPTO C | 304 | 3000 | Concreto | Placa torre 4, piso 4, eje 15-12 / A-L, apto 409 - 410 | 2026-09-15 | 2026-09-29 | 2026-09-30 | 14 | 21 | 29.9 | 142.4 | PLACA | 21 | PLACA-21-14 | 2026-10-22 | NUEVO | 2026-10-22 | 16.24 | 8.9
27914 - ALBURA PPTO C | 304 | 3000 | Concreto | Placa torre 4, piso 4, eje 15-12 / A-L, apto 409 - 410 | 2026-09-15 | 2026-09-29 | 2026-09-30 | 14 | 21 | 29.8 | 141.9 | PLACA | 21 | PLACA-21-14 | 2026-10-22 | NUEVO | 2026-10-22 | 16.24 | 8.8
27914 - ALBURA PPTO C | 304 | 3000 | Concreto | Placa torre 4, piso 4, eje 15-12 / A-L, apto 409 - 410 | 2026-09-15 | 2026-09-22 | 2026-09-25 | 7 | 21 | 21.3 | 101.4 | PLACA | 21 | PLACA-21-7 | 2026-10-22 | NUEVO | 2026-10-22 | 13.86 | 0.3
27914 - ALBURA PPTO C | 304 | 3000 | Concreto | Placa torre 4, piso 4, eje 15-12 / A-L, apto 409 - 410 | 2026-09-15 | 2026-09-22 | 2026-09-25 | 7 | 21 | 22 | 104.8 | PLACA | 21 | PLACA-21-7 | 2026-10-22 | NUEVO | 2026-10-22 | 13.86 | 1
27914 - ALBURA PPTO C | 305 | C280200000 | Concreto | Plataforma Ejes 10 - 13,Ejes H - J | 2026-09-16 | 2026-10-14 | 2026-10-16 | 28 | 28 | 38.5 | 137.5 | AUTOCOMPAC | 28 | AUTOCOMPAC-28-28 | 2026-10-22 | NUEVO | 2026-10-22 | 28 | 10.5
27914 - ALBURA PPTO C | 305 | C280200000 | Concreto | Plataforma Ejes 10 - 13,Ejes H - J | 2026-09-16 | 2026-10-14 | 2026-10-16 | 28 | 28 | 36.7 | 131.1 | AUTOCOMPAC | 28 | AUTOCOMPAC-28-28 | 2026-10-22 | NUEVO | 2026-10-22 | 28 | 8.7
27914 - ALBURA PPTO C | 305 | C280200000 | Concreto | Plataforma Ejes 10 - 13,Ejes H - J | 2026-09-16 | 2026-10-14 | 2026-10-16 | 28 | 28 | 35.9 | 128.2 | AUTOCOMPAC | 28 | AUTOCOMPAC-28-28 | 2026-10-22 | NUEVO | 2026-10-22 | 28 | 7.9
27914 - ALBURA PPTO C | 305 | 4000 | Concreto | Plataforma eje 10-13, eje H-J | 2026-09-16 | 2026-09-30 | 2026-10-22 | 14 | 28 | 32.2 | 115 | AUTOCOMPAC | 28 | AUTOCOMPAC-28-14 | 2026-10-22 | NUEVO | 2026-10-22 | 21.65 | 4.2
27914 - ALBURA PPTO C | 305 | 4000 | Concreto | Plataforma eje 10-13, eje H-J | 2026-09-16 | 2026-09-30 | 2026-10-22 | 14 | 28 | 31.8 | 113.6 | AUTOCOMPAC | 28 | AUTOCOMPAC-28-14 | 2026-10-22 | NUEVO | 2026-10-22 | 21.65 | 3.8
27914 - ALBURA PPTO C | 305 | 4000 | Concreto | Plataforma eje 10-13, eje H-J | 2026-09-16 | 2026-09-23 | 2026-10-01 | 7 | 28 | 28.2 | 100.7 | AUTOCOMPAC | 28 | AUTOCOMPAC-28-7 | 2026-10-22 | NUEVO | 2026-10-22 | 18.48 | 0.2
27914 - ALBURA PPTO C | 305 | 4000 | Concreto | Plataforma eje 10-13, eje H-J | 2026-09-16 | 2026-09-23 | 2026-10-01 | 7 | 28 | 28 | 100 | AUTOCOMPAC | 28 | AUTOCOMPAC-28-7 | 2026-10-22 | NUEVO | 2026-10-22 | 18.48 | 0
27914 - ALBURA PPTO C | 306 | C280200000 | Concreto | Plataforma Ejes 10 - 13, H - J | 2026-09-16 | 2026-10-14 | 2026-10-16 | 28 | 28 | 38.8 | 138.6 | AUTOCOMPAC | 28 | AUTOCOMPAC-28-28 | 2026-10-22 | NUEVO | 2026-10-22 | 28 | 10.8
27914 - ALBURA PPTO C | 306 | C280200000 | Concreto | Plataforma Ejes 10 - 13, H - J | 2026-09-16 | 2026-10-14 | 2026-10-16 | 28 | 28 | 37.8 | 135 | AUTOCOMPAC | 28 | AUTOCOMPAC-28-28 | 2026-10-22 | NUEVO | 2026-10-22 | 28 | 9.8
27914 - ALBURA PPTO C | 306 | C280200000 | Concreto | Plataforma Ejes 10 - 13, H - J | 2026-09-16 | 2026-10-14 | 2026-10-16 | 28 | 28 | 38.1 | 136.1 | AUTOCOMPAC | 28 | AUTOCOMPAC-28-28 | 2026-10-22 | NUEVO | 2026-10-22 | 28 | 10.1
27914 - ALBURA PPTO C | 306 | 4000 | Concreto | Plataforma eje 10-13, eje H-J | 2026-09-16 | 2026-09-30 | 2026-10-22 | 14 | 28 | 32.3 | 115.4 | AUTOCOMPAC | 28 | AUTOCOMPAC-28-14 | 2026-10-22 | NUEVO | 2026-10-22 | 21.65 | 4.3
27914 - ALBURA PPTO C | 306 | 4000 | Concreto | Plataforma eje 10-13, eje H-J | 2026-09-16 | 2026-09-30 | 2026-10-22 | 14 | 28 | 31.5 | 112.5 | AUTOCOMPAC | 28 | AUTOCOMPAC-28-14 | 2026-10-22 | NUEVO | 2026-10-22 | 21.65 | 3.5
27914 - ALBURA PPTO C | 306 | 4000 | Concreto | Plataforma eje 10-13, eje H-J | 2026-09-16 | 2026-09-23 | 2026-10-01 | 7 | 28 | 27.4 | 97.9 | AUTOCOMPAC | 28 | AUTOCOMPAC-28-7 | 2026-10-22 | NUEVO | 2026-10-22 | 18.48 | -0.6
27914 - ALBURA PPTO C | 306 | 4000 | Concreto | Plataforma eje 10-13, eje H-J | 2026-09-16 | 2026-09-23 | 2026-10-01 | 7 | 28 | 27.1 | 96.8 | AUTOCOMPAC | 28 | AUTOCOMPAC-28-7 | 2026-10-22 | NUEVO | 2026-10-22 | 18.48 | -0.9
27914 - ALBURA PPTO C | 307 | Q480400000 | Concreto | Muros Piso 3 V5 Ejes 7 - 5, A - G, 5 - 4 y G - L Apto 305 - 301 | 2026-09-16 | 2026-10-14 | 2026-10-16 | 28 | 49 | 63.1 | 128.8 | MURO | 48 | MURO-48-28 | 2026-10-22 | NUEVO | 2026-10-22 | 48 | 14.1
27914 - ALBURA PPTO C | 307 | Q480400000 | Concreto | Muros Piso 3 V5 Ejes 7 - 5, A - G, 5 - 4 y G - L Apto 305 - 301 | 2026-09-16 | 2026-10-14 | 2026-10-16 | 28 | 49 | 65.4 | 133.5 | MURO | 48 | MURO-48-28 | 2026-10-22 | NUEVO | 2026-10-22 | 48 | 16.4
27914 - ALBURA PPTO C | 307 | Q480400000 | Concreto | Muros Piso 3 V5 Ejes 7 - 5, A - G, 5 - 4 y G - L Apto 305 - 301 | 2026-09-16 | 2026-10-14 | 2026-10-16 | 28 | 49 | 62.6 | 127.8 | MURO | 48 | MURO-48-28 | 2026-10-22 | NUEVO | 2026-10-22 | 48 | 13.6
27914 - ALBURA PPTO C | 307 | 7000 | Concreto | Muro torre 4, piso 3, eje 4-6 / A-L | 2026-09-16 | 2026-09-30 | 2026-10-22 | 14 | 49 | 56.3 | 114.9 | MURO | 48 | MURO-48-14 | 2026-10-22 | NUEVO | 2026-10-22 | 37.12 | 7.3
27914 - ALBURA PPTO C | 307 | 7000 | Concreto | Muro torre 4, piso 3, eje 4-6 / A-L | 2026-09-16 | 2026-09-30 | 2026-10-22 | 14 | 49 | 53.5 | 109.2 | MURO | 48 | MURO-48-14 | 2026-10-22 | NUEVO | 2026-10-22 | 37.12 | 4.5
27914 - ALBURA PPTO C | 307 | 7000 | Concreto | Muro torre 4, piso 3, eje 4-6 / A-L | 2026-09-16 | 2026-09-23 | 2026-10-01 | 7 | 49 | 41.7 | 85.1 | MURO | 48 | MURO-48-7 | 2026-10-22 | NUEVO | 2026-10-22 | 31.68 | -7.3
27914 - ALBURA PPTO C | 307 | 7000 | Concreto | Muro torre 4, piso 3, eje 4-6 / A-L | 2026-09-16 | 2026-09-23 | 2026-10-01 | 7 | 49 | 40.7 | 83.1 | MURO | 48 | MURO-48-7 | 2026-10-22 | NUEVO | 2026-10-22 | 31.68 | -8.3
27914 - ALBURA PPTO C | 308 | G210200000 | Concreto | Placa Ejes 12 - 10, A - L Apto 411 - 408 | 2026-09-16 | 2026-10-14 | 2026-10-16 | 28 | 21 | 35.2 | 167.6 | PLACA | 21 | PLACA-21-28 | 2026-10-22 | NUEVO | 2026-10-22 | 21 | 14.2
27914 - ALBURA PPTO C | 308 | G210200000 | Concreto | Placa Ejes 12 - 10, A - L Apto 411 - 408 | 2026-09-16 | 2026-10-14 | 2026-10-16 | 28 | 21 | 36.4 | 173.3 | PLACA | 21 | PLACA-21-28 | 2026-10-22 | NUEVO | 2026-10-22 | 21 | 15.4
27914 - ALBURA PPTO C | 308 | G210200000 | Concreto | Placa Ejes 12 - 10, A - L Apto 411 - 408 | 2026-09-16 | 2026-10-14 | 2026-10-16 | 28 | 21 | 36 | 171.4 | PLACA | 21 | PLACA-21-28 | 2026-10-22 | NUEVO | 2026-10-22 | 21 | 15
27914 - ALBURA PPTO C | 308 | 3000 | Concreto | Placa torre 4, piso 4, eje 10-12 / A-L, apto 408 - 411 | 2026-09-16 | 2026-09-30 | 2026-10-22 | 14 | 21 | 31.1 | 148.1 | PLACA | 21 | PLACA-21-14 | 2026-10-22 | NUEVO | 2026-10-22 | 16.24 | 10.1
27914 - ALBURA PPTO C | 308 | 3000 | Concreto | Placa torre 4, piso 4, eje 10-12 / A-L, apto 408 - 411 | 2026-09-16 | 2026-09-30 | 2026-10-22 | 14 | 21 | 31.9 | 151.9 | PLACA | 21 | PLACA-21-14 | 2026-10-22 | NUEVO | 2026-10-22 | 16.24 | 10.9
27914 - ALBURA PPTO C | 308 | 3000 | Concreto | Placa torre 4, piso 4, eje 10-12 / A-L, apto 408 - 411 | 2026-09-16 | 2026-09-23 | 2026-10-01 | 7 | 21 | 23.5 | 111.9 | PLACA | 21 | PLACA-21-7 | 2026-10-22 | NUEVO | 2026-10-22 | 13.86 | 2.5
27914 - ALBURA PPTO C | 308 | 3000 | Concreto | Placa torre 4, piso 4, eje 10-12 / A-L, apto 408 - 411 | 2026-09-16 | 2026-09-23 | 2026-10-01 | 7 | 21 | 24.5 | 116.7 | PLACA | 21 | PLACA-21-7 | 2026-10-22 | NUEVO | 2026-10-22 | 13.86 | 3.5
27914 - ALBURA PPTO C | 309 | C280200000 | Concreto | PLATAFORMA EJES 6 - 7,E - H' | 2026-09-17 | 2026-10-15 | 2026-10-16 | 28 | 28 | 40.2 | 143.6 | AUTOCOMPAC | 28 | AUTOCOMPAC-28-28 | 2026-10-22 | NUEVO | 2026-10-22 | 28 | 12.2
27914 - ALBURA PPTO C | 309 | C280200000 | Concreto | PLATAFORMA EJES 6 - 7,E - H' | 2026-09-17 | 2026-10-15 | 2026-10-16 | 28 | 28 | 40.8 | 145.7 | AUTOCOMPAC | 28 | AUTOCOMPAC-28-28 | 2026-10-22 | NUEVO | 2026-10-22 | 28 | 12.8
27914 - ALBURA PPTO C | 309 | C280200000 | Concreto | PLATAFORMA EJES 6 - 7,E - H' | 2026-09-17 | 2026-10-15 | 2026-10-16 | 28 | 28 | 39.6 | 141.4 | AUTOCOMPAC | 28 | AUTOCOMPAC-28-28 | 2026-10-22 | NUEVO | 2026-10-22 | 28 | 11.6
27914 - ALBURA PPTO C | 309 | 4000 | Concreto | Plataforma eje 6-7 / E-H ' | 2026-09-17 | 2026-10-01 | 2026-10-02 | 14 | 28 | 31.8 | 113.6 | AUTOCOMPAC | 28 | AUTOCOMPAC-28-14 | 2026-10-22 | NUEVO | 2026-10-22 | 21.65 | 3.8
27914 - ALBURA PPTO C | 309 | 4000 | Concreto | Plataforma eje 6-7 / E-H ' | 2026-09-17 | 2026-10-01 | 2026-10-02 | 14 | 28 | 32.1 | 114.6 | AUTOCOMPAC | 28 | AUTOCOMPAC-28-14 | 2026-10-22 | NUEVO | 2026-10-22 | 21.65 | 4.1
27914 - ALBURA PPTO C | 309 | 4000 | Concreto | Plataforma eje 6-7 / E-H ' | 2026-09-17 | 2026-09-24 | 2026-10-01 | 7 | 28 | 26.9 | 96.1 | AUTOCOMPAC | 28 | AUTOCOMPAC-28-7 | 2026-10-22 | NUEVO | 2026-10-22 | 18.48 | -1.1
27914 - ALBURA PPTO C | 309 | 4000 | Concreto | Plataforma eje 6-7 / E-H ' | 2026-09-17 | 2026-09-24 | 2026-10-01 | 7 | 28 | 27.3 | 97.5 | AUTOCOMPAC | 28 | AUTOCOMPAC-28-7 | 2026-10-22 | NUEVO | 2026-10-22 | 18.48 | -0.7
27914 - ALBURA PPTO C | 31 | No especificado | Concreto | Pilote #60 Torre 4 | 2026-03-18 | 2026-04-15 | 2026-04-15 | 28 | 31 | 47.1 | 151.9 | TREMIE | 34 | TREMIE-34-28 | 2026-10-22 | NUEVO | 2026-10-22 |  | 16.1
27914 - ALBURA PPTO C | 31 | No especificado | Concreto | Pilote #60 Torre 4 | 2026-03-18 | 2026-04-15 | 2026-04-15 | 28 | 31 | 47.7 | 153.9 | TREMIE | 34 | TREMIE-34-28 | 2026-10-22 | NUEVO | 2026-10-22 |  | 16.7
27914 - ALBURA PPTO C | 31 | No especificado | Concreto | Pilote #60 Torre 4 | 2026-03-18 | 2026-04-15 | 2026-04-15 | 28 | 31 | 46.5 | 150 | TREMIE | 34 | TREMIE-34-28 | 2026-10-22 | NUEVO | 2026-10-22 |  | 15.5
27914 - ALBURA PPTO C | 31 | No especificado | Concreto | Pilote # 60 - Torre 4 | 2026-03-18 | 2026-04-01 | 2026-04-07 | 14 | 31 | 41.3 | 133.2 | TREMIE | 34 | TREMIE-34-14 | 2026-10-22 | NUEVO | 2026-10-22 |  | 10.3
27914 - ALBURA PPTO C | 31 | No especificado | Concreto | Pilote # 60 - Torre 4 | 2026-03-18 | 2026-04-01 | 2026-04-07 | 14 | 31 | 40.3 | 130 | TREMIE | 34 | TREMIE-34-14 | 2026-10-22 | NUEVO | 2026-10-22 |  | 9.3
27914 - ALBURA PPTO C | 31 | No especificado | Concreto | Pilote # 60 - Torre 4 | 2026-03-18 | 2026-04-01 | 2026-04-07 | 14 | 31 | 39.9 | 128.7 | TREMIE | 34 | TREMIE-34-14 | 2026-10-22 | NUEVO | 2026-10-22 |  | 8.9
27914 - ALBURA PPTO C | 31 | No especificado | Concreto | Pilote # 60 - Torre 4 | 2026-03-18 | 2026-03-25 | 2026-03-26 | 7 | 31 | 35.9 | 115.8 | TREMIE | 34 | TREMIE-34-7 | 2026-10-22 | NUEVO | 2026-10-22 |  | 4.9
27914 - ALBURA PPTO C | 31 | No especificado | Concreto | Pilote # 60 - Torre 4 | 2026-03-18 | 2026-03-25 | 2026-03-26 | 7 | 31 | 35.5 | 114.5 | TREMIE | 34 | TREMIE-34-7 | 2026-10-22 | NUEVO | 2026-10-22 |  | 4.5
27914 - ALBURA PPTO C | 31 | No especificado | Concreto | Pilote # 60 - Torre 4 | 2026-03-18 | 2026-03-25 | 2026-03-26 | 7 | 31 | 34.4 | 111 | TREMIE | 34 | TREMIE-34-7 | 2026-10-22 | NUEVO | 2026-10-22 |  | 3.4
27914 - ALBURA PPTO C | 310 | C310200000 | Concreto | LOSA CIMENTACIÓN T3 EJES 5 - 7, A - L | 2026-09-17 | 2026-10-15 | 2026-10-16 | 28 | 31.5 | 44.5 | 141.3 | AUTOCOMPAC | 34 | AUTOCOMPAC-34-28 | 2026-10-22 | NUEVO | 2026-10-22 | 34 | 13
27914 - ALBURA PPTO C | 310 | C310200000 | Concreto | LOSA CIMENTACIÓN T3 EJES 5 - 7, A - L | 2026-09-17 | 2026-10-15 | 2026-10-16 | 28 | 31.5 | 46 | 146 | AUTOCOMPAC | 34 | AUTOCOMPAC-34-28 | 2026-10-22 | NUEVO | 2026-10-22 | 34 | 14.5
27914 - ALBURA PPTO C | 310 | C310200000 | Concreto | LOSA CIMENTACIÓN T3 EJES 5 - 7, A - L | 2026-09-17 | 2026-10-15 | 2026-10-16 | 28 | 31.5 | 44.9 | 142.5 | AUTOCOMPAC | 34 | AUTOCOMPAC-34-28 | 2026-10-22 | NUEVO | 2026-10-22 | 34 | 13.4
27914 - ALBURA PPTO C | 310 | 4500 | Concreto | Losa cimentación eje 5-7 / A-L | 2026-09-17 | 2026-10-01 | 2026-10-02 | 14 | 31 | 38.3 | 123.5 | AUTOCOMPAC | 34 | AUTOCOMPAC-34-14 | 2026-10-22 | NUEVO | 2026-10-22 | 26.29 | 7.3
27914 - ALBURA PPTO C | 310 | 4500 | Concreto | Losa cimentación eje 5-7 / A-L | 2026-09-17 | 2026-10-01 | 2026-10-02 | 14 | 31 | 38 | 122.6 | AUTOCOMPAC | 34 | AUTOCOMPAC-34-14 | 2026-10-22 | NUEVO | 2026-10-22 | 26.29 | 7
27914 - ALBURA PPTO C | 310 | 4500 | Concreto | Losa cimentación eje 5-7 / A-L | 2026-09-17 | 2026-09-24 | 2026-10-01 | 7 | 31 | 28.9 | 93.2 | AUTOCOMPAC | 34 | AUTOCOMPAC-34-7 | 2026-10-22 | NUEVO | 2026-10-22 | 22.44 | -2.1
27914 - ALBURA PPTO C | 310 | 4500 | Concreto | Losa cimentación eje 5-7 / A-L | 2026-09-17 | 2026-09-24 | 2026-10-01 | 7 | 31 | 27.9 | 90 | AUTOCOMPAC | 34 | AUTOCOMPAC-34-7 | 2026-10-22 | NUEVO | 2026-10-22 | 22.44 | -3.1
27914 - ALBURA PPTO C | 311 | Q480400000 | Concreto | Muros Piso 3 V6 Ejes 4 - 1, Ejes A - L Apto 303 - 304 | 2026-09-18 | 2026-10-16 | 2026-10-16 | 28 | 49 | 61.5 | 125.5 | MURO | 48 | MURO-48-28 | 2026-10-22 | NUEVO | 2026-10-22 | 48 | 12.5
27914 - ALBURA PPTO C | 311 | Q480400000 | Concreto | Muros Piso 3 V6 Ejes 4 - 1, Ejes A - L Apto 303 - 304 | 2026-09-18 | 2026-10-16 | 2026-10-16 | 28 | 49 | 60 | 122.4 | MURO | 48 | MURO-48-28 | 2026-10-22 | NUEVO | 2026-10-22 | 48 | 11
27914 - ALBURA PPTO C | 311 | Q480400000 | Concreto | Muros Piso 3 V6 Ejes 4 - 1, Ejes A - L Apto 303 - 304 | 2026-09-18 | 2026-10-16 | 2026-10-16 | 28 | 49 | 62.2 | 126.9 | MURO | 48 | MURO-48-28 | 2026-10-22 | NUEVO | 2026-10-22 | 48 | 13.2
27914 - ALBURA PPTO C | 311 | 7000 | Concreto | Muro torre 4, piso 3, eje 1-4 / A-L | 2026-09-18 | 2026-10-02 | 2026-10-02 | 14 | 49 | 53.7 | 109.6 | MURO | 48 | MURO-48-14 | 2026-10-22 | NUEVO | 2026-10-22 | 37.12 | 4.7
27914 - ALBURA PPTO C | 311 | 7000 | Concreto | Muro torre 4, piso 3, eje 1-4 / A-L | 2026-09-18 | 2026-10-02 | 2026-10-02 | 14 | 49 | 55.1 | 112.4 | MURO | 48 | MURO-48-14 | 2026-10-22 | NUEVO | 2026-10-22 | 37.12 | 6.1
27914 - ALBURA PPTO C | 311 | 7000 | Concreto | Muro torre 4, piso 3, eje 1-4 / A-L | 2026-09-18 | 2026-09-25 | 2026-09-28 | 7 | 49 | 47.7 | 97.3 | MURO | 48 | MURO-48-7 | 2026-10-22 | NUEVO | 2026-10-22 | 31.68 | -1.3
27914 - ALBURA PPTO C | 311 | 7000 | Concreto | Muro torre 4, piso 3, eje 1-4 / A-L | 2026-09-18 | 2026-09-25 | 2026-09-28 | 7 | 49 | 46.6 | 95.1 | MURO | 48 | MURO-48-7 | 2026-10-22 | NUEVO | 2026-10-22 | 31.68 | -2.4
27914 - ALBURA PPTO C | 312 | G210200000 | Concreto | PISO 4 Placa Ejes 10 - 8, G - L Apto 408 | 2026-09-18 | 2026-10-16 | 2026-10-16 | 28 | 21 | 33.5 | 159.5 | PLACA | 21 | PLACA-21-28 | 2026-10-22 | NUEVO | 2026-10-22 | 21 | 12.5
27914 - ALBURA PPTO C | 312 | G210200000 | Concreto | PISO 4 Placa Ejes 10 - 8, G - L Apto 408 | 2026-09-18 | 2026-10-16 | 2026-10-16 | 28 | 21 | 32.5 | 154.8 | PLACA | 21 | PLACA-21-28 | 2026-10-22 | NUEVO | 2026-10-22 | 21 | 11.5
27914 - ALBURA PPTO C | 312 | G210200000 | Concreto | PISO 4 Placa Ejes 10 - 8, G - L Apto 408 | 2026-09-18 | 2026-10-16 | 2026-10-16 | 28 | 21 | 32.8 | 156.2 | PLACA | 21 | PLACA-21-28 | 2026-10-22 | NUEVO | 2026-10-22 | 21 | 11.8
27914 - ALBURA PPTO C | 312 | 3000 | Concreto | Placa torre 4, piso 4, eje 8-10 / L-G, apto 408 | 2026-09-18 | 2026-10-02 | 2026-10-02 | 14 | 21 | 27 | 128.6 | PLACA | 21 | PLACA-21-14 | 2026-10-22 | NUEVO | 2026-10-22 | 16.24 | 6
27914 - ALBURA PPTO C | 312 | 3000 | Concreto | Placa torre 4, piso 4, eje 8-10 / L-G, apto 408 | 2026-09-18 | 2026-10-02 | 2026-10-02 | 14 | 21 | 26.9 | 128.1 | PLACA | 21 | PLACA-21-14 | 2026-10-22 | NUEVO | 2026-10-22 | 16.24 | 5.9
27914 - ALBURA PPTO C | 312 | 3000 | Concreto | Placa torre 4, piso 4, eje 8-10 / L-G, apto 408 | 2026-09-18 | 2026-09-25 | 2026-09-28 | 7 | 21 | 25 | 119 | PLACA | 21 | PLACA-21-7 | 2026-10-22 | NUEVO | 2026-10-22 | 13.86 | 4
27914 - ALBURA PPTO C | 312 | 3000 | Concreto | Placa torre 4, piso 4, eje 8-10 / L-G, apto 408 | 2026-09-18 | 2026-09-25 | 2026-09-28 | 7 | 21 | 25 | 119 | PLACA | 21 | PLACA-21-7 | 2026-10-22 | NUEVO | 2026-10-22 | 13.86 | 4
27914 - ALBURA PPTO C | 313 | G210200000 | Concreto | PISO 4 Placa Ejes 8 - 6 - A - L, Apto 406 - 401 | 2026-09-19 | 2026-10-17 | 2026-10-19 | 28 | 21 | 31.8 | 151.4 | PLACA | 21 | PLACA-21-28 | 2026-10-22 | NUEVO | 2026-10-22 | 21 | 10.8
27914 - ALBURA PPTO C | 313 | G210200000 | Concreto | PISO 4 Placa Ejes 8 - 6 - A - L, Apto 406 - 401 | 2026-09-19 | 2026-10-17 | 2026-10-19 | 28 | 21 | 32.1 | 152.9 | PLACA | 21 | PLACA-21-28 | 2026-10-22 | NUEVO | 2026-10-22 | 21 | 11.1
27914 - ALBURA PPTO C | 313 | G210200000 | Concreto | PISO 4 Placa Ejes 8 - 6 - A - L, Apto 406 - 401 | 2026-09-19 | 2026-10-17 | 2026-10-19 | 28 | 21 | 31.3 | 149 | PLACA | 21 | PLACA-21-28 | 2026-10-22 | NUEVO | 2026-10-22 | 21 | 10.3
27914 - ALBURA PPTO C | 313 | 3000 | Concreto | Placa torre 4, piso 4, eje 8-6 / A-L, apto 406 - 401 | 2026-09-19 | 2026-10-03 | 2026-10-05 | 14 | 21 | 28.9 | 137.6 | PLACA | 21 | PLACA-21-14 | 2026-10-22 | NUEVO | 2026-10-22 | 16.24 | 7.9
27914 - ALBURA PPTO C | 313 | 3000 | Concreto | Placa torre 4, piso 4, eje 8-6 / A-L, apto 406 - 401 | 2026-09-19 | 2026-10-03 | 2026-10-05 | 14 | 21 | 29 | 138.1 | PLACA | 21 | PLACA-21-14 | 2026-10-22 | NUEVO | 2026-10-22 | 16.24 | 8
27914 - ALBURA PPTO C | 313 | 3000 | Concreto | Placa torre 4, piso 4, eje 8-6 / A-L, apto 406 - 401 | 2026-09-19 | 2026-09-26 | 2026-09-28 | 7 | 21 | 24.5 | 116.7 | PLACA | 21 | PLACA-21-7 | 2026-10-22 | NUEVO | 2026-10-22 | 13.86 | 3.5
27914 - ALBURA PPTO C | 313 | 3000 | Concreto | Placa torre 4, piso 4, eje 8-6 / A-L, apto 406 - 401 | 2026-09-19 | 2026-09-26 | 2026-09-28 | 7 | 21 | 23.7 | 112.9 | PLACA | 21 | PLACA-21-7 | 2026-10-22 | NUEVO | 2026-10-22 | 13.86 | 2.7
27914 - ALBURA PPTO C | 314 | G210200000 | Concreto | PISO 4 PLACA EJES 8 - 6, EJES A - L V5 405 - 402 | 2026-09-21 | 2026-10-19 | 2026-10-21 | 28 | 21 | 32.9 | 156.7 | PLACA | 21 | PLACA-21-28 | 2026-10-22 | NUEVO | 2026-10-22 | 21 | 11.9
27914 - ALBURA PPTO C | 314 | G210200000 | Concreto | PISO 4 PLACA EJES 8 - 6, EJES A - L V5 405 - 402 | 2026-09-21 | 2026-10-19 | 2026-10-21 | 28 | 21 | 31.8 | 151.4 | PLACA | 21 | PLACA-21-28 | 2026-10-22 | NUEVO | 2026-10-22 | 21 | 10.8
27914 - ALBURA PPTO C | 314 | G210200000 | Concreto | PISO 4 PLACA EJES 8 - 6, EJES A - L V5 405 - 402 | 2026-09-21 | 2026-10-19 | 2026-10-21 | 28 | 21 | 31.4 | 149.5 | PLACA | 21 | PLACA-21-28 | 2026-10-22 | NUEVO | 2026-10-22 | 21 | 10.4
27914 - ALBURA PPTO C | 314 | 3000 | Concreto | Placa torre 4, piso 4, eje 4-6 / A-L, aptos 402 - 405 | 2026-09-21 | 2026-10-05 | 2026-10-08 | 14 | 21 | 27.5 | 131 | PLACA | 21 | PLACA-21-14 | 2026-10-22 | NUEVO | 2026-10-22 | 16.24 | 6.5
27914 - ALBURA PPTO C | 314 | 3000 | Concreto | Placa torre 4, piso 4, eje 4-6 / A-L, aptos 402 - 405 | 2026-09-21 | 2026-10-05 | 2026-10-08 | 14 | 21 | 28 | 133.3 | PLACA | 21 | PLACA-21-14 | 2026-10-22 | NUEVO | 2026-10-22 | 16.24 | 7
27914 - ALBURA PPTO C | 314 | 3000 | Concreto | Placa torre 4, piso 4, eje 4-6 / A-L, aptos 402 - 405 | 2026-09-21 | 2026-09-28 | 2026-09-30 | 7 | 21 | 25.5 | 121.4 | PLACA | 21 | PLACA-21-7 | 2026-10-22 | NUEVO | 2026-10-22 | 13.86 | 4.5
27914 - ALBURA PPTO C | 314 | 3000 | Concreto | Placa torre 4, piso 4, eje 4-6 / A-L, aptos 402 - 405 | 2026-09-21 | 2026-09-28 | 2026-09-30 | 7 | 21 | 25.4 | 121 | PLACA | 21 | PLACA-21-7 | 2026-10-22 | NUEVO | 2026-10-22 | 13.86 | 4.4
27914 - ALBURA PPTO C | 315 | Q480400000 | Concreto | MUROS EJES 15 - 12, EJES A - L V1 APTO 409 - 410 | 2026-09-21 | 2026-10-19 | 2026-10-21 | 28 | 49 | 69.4 | 141.6 | MURO | 48 | MURO-48-28 | 2026-10-22 | NUEVO | 2026-10-22 | 48 | 20.4
27914 - ALBURA PPTO C | 315 | Q480400000 | Concreto | MUROS EJES 15 - 12, EJES A - L V1 APTO 409 - 410 | 2026-09-21 | 2026-10-19 | 2026-10-21 | 28 | 49 | 70 | 142.9 | MURO | 48 | MURO-48-28 | 2026-10-22 | NUEVO | 2026-10-22 | 48 | 21
27914 - ALBURA PPTO C | 315 | Q480400000 | Concreto | MUROS EJES 15 - 12, EJES A - L V1 APTO 409 - 410 | 2026-09-21 | 2026-10-19 | 2026-10-21 | 28 | 49 | 67.8 | 138.4 | MURO | 48 | MURO-48-28 | 2026-10-22 | NUEVO | 2026-10-22 | 48 | 18.8
27914 - ALBURA PPTO C | 315 | 7000 | Concreto | Muros torre 4, piso 4, eje 15-13 / A-L, aptos 409 - 410 | 2026-09-21 | 2026-10-05 | 2026-10-08 | 14 | 49 | 56.9 | 116.1 | MURO | 48 | MURO-48-14 | 2026-10-22 | NUEVO | 2026-10-22 | 37.12 | 7.9
27914 - ALBURA PPTO C | 315 | 7000 | Concreto | Muros torre 4, piso 4, eje 15-13 / A-L, aptos 409 - 410 | 2026-09-21 | 2026-10-05 | 2026-10-08 | 14 | 49 | 56.5 | 115.3 | MURO | 48 | MURO-48-14 | 2026-10-22 | NUEVO | 2026-10-22 | 37.12 | 7.5
27914 - ALBURA PPTO C | 315 | 7000 | Concreto | Muros torre 4, piso 4, eje 15-13 / A-L, aptos 409 - 410 | 2026-09-21 | 2026-09-28 | 2026-09-30 | 7 | 49 | 43.1 | 88 | MURO | 48 | MURO-48-7 | 2026-10-22 | NUEVO | 2026-10-22 | 31.68 | -5.9
27914 - ALBURA PPTO C | 315 | 7000 | Concreto | Muros torre 4, piso 4, eje 15-13 / A-L, aptos 409 - 410 | 2026-09-21 | 2026-09-28 | 2026-09-30 | 7 | 49 | 44.9 | 91.6 | MURO | 48 | MURO-48-7 | 2026-10-22 | NUEVO | 2026-10-22 | 31.68 | -4.1
27914 - ALBURA PPTO C | 316 | C310200000 | Concreto | T3 Vigas Cimentación Ejes 10 -1 2 | 2026-09-22 | 2026-10-20 | 2026-10-21 | 28 | 31.5 | 49 | 155.6 | AUTOCOMPAC | 34 | AUTOCOMPAC-34-28 | 2026-10-22 | NUEVO | 2026-10-22 | 34 | 17.5
27914 - ALBURA PPTO C | 316 | C310200000 | Concreto | T3 Vigas Cimentación Ejes 10 -1 2 | 2026-09-22 | 2026-10-20 | 2026-10-21 | 28 | 31.5 | 47.8 | 151.7 | AUTOCOMPAC | 34 | AUTOCOMPAC-34-28 | 2026-10-22 | NUEVO | 2026-10-22 | 34 | 16.3
27914 - ALBURA PPTO C | 316 | C310200000 | Concreto | T3 Vigas Cimentación Ejes 10 -1 2 | 2026-09-22 | 2026-10-20 | 2026-10-21 | 28 | 31.5 | 49.5 | 157.1 | AUTOCOMPAC | 34 | AUTOCOMPAC-34-28 | 2026-10-22 | NUEVO | 2026-10-22 | 34 | 18
27914 - ALBURA PPTO C | 316 | 4500 | Concreto | Viga cimentación eje 10 - 12 | 2026-09-22 | 2026-10-06 | 2026-10-08 | 14 | 31 | 36.7 | 118.4 | AUTOCOMPAC | 34 | AUTOCOMPAC-34-14 | 2026-10-22 | NUEVO | 2026-10-22 | 26.29 | 5.7
27914 - ALBURA PPTO C | 316 | 4500 | Concreto | Viga cimentación eje 10 - 12 | 2026-09-22 | 2026-10-06 | 2026-10-08 | 14 | 31 | 36.8 | 118.7 | AUTOCOMPAC | 34 | AUTOCOMPAC-34-14 | 2026-10-22 | NUEVO | 2026-10-22 | 26.29 | 5.8
27914 - ALBURA PPTO C | 316 | 4500 | Concreto | Viga cimentación eje 10 - 12 | 2026-09-22 | 2026-09-29 | 2026-09-30 | 7 | 31 | 31.9 | 102.9 | AUTOCOMPAC | 34 | AUTOCOMPAC-34-7 | 2026-10-22 | NUEVO | 2026-10-22 | 22.44 | 0.9
27914 - ALBURA PPTO C | 316 | 4500 | Concreto | Viga cimentación eje 10 - 12 | 2026-09-22 | 2026-09-29 | 2026-09-30 | 7 | 31 | 32.3 | 104.2 | AUTOCOMPAC | 34 | AUTOCOMPAC-34-7 | 2026-10-22 | NUEVO | 2026-10-22 | 22.44 | 1.3
27914 - ALBURA PPTO C | 317 | C310200000 | Concreto | T3 Vigas Cimentación Ejes 10 -1 2 | 2026-09-22 | 2026-10-20 | 2026-10-21 | 28 | 31.5 | 39.9 | 126.7 | AUTOCOMPAC | 34 | AUTOCOMPAC-34-28 | 2026-10-22 | NUEVO | 2026-10-22 | 34 | 8.4
27914 - ALBURA PPTO C | 317 | C310200000 | Concreto | T3 Vigas Cimentación Ejes 10 -1 2 | 2026-09-22 | 2026-10-20 | 2026-10-21 | 28 | 31.5 | 41.1 | 130.5 | AUTOCOMPAC | 34 | AUTOCOMPAC-34-28 | 2026-10-22 | NUEVO | 2026-10-22 | 34 | 9.6
27914 - ALBURA PPTO C | 317 | C310200000 | Concreto | T3 Vigas Cimentación Ejes 10 -1 2 | 2026-09-22 | 2026-10-20 | 2026-10-21 | 28 | 31.5 | 40 | 127 | AUTOCOMPAC | 34 | AUTOCOMPAC-34-28 | 2026-10-22 | NUEVO | 2026-10-22 | 34 | 8.5
27914 - ALBURA PPTO C | 317 | 4500 | Concreto | Viga cimentación eje 10 - 12 | 2026-09-22 | 2026-10-06 | 2026-10-08 | 14 | 31 | 36.1 | 116.5 | AUTOCOMPAC | 34 | AUTOCOMPAC-34-14 | 2026-10-22 | NUEVO | 2026-10-22 | 26.29 | 5.1
27914 - ALBURA PPTO C | 317 | 4500 | Concreto | Viga cimentación eje 10 - 12 | 2026-09-22 | 2026-10-06 | 2026-10-08 | 14 | 31 | 35 | 112.9 | AUTOCOMPAC | 34 | AUTOCOMPAC-34-14 | 2026-10-22 | NUEVO | 2026-10-22 | 26.29 | 4
27914 - ALBURA PPTO C | 317 | 4500 | Concreto | Viga cimentación eje 10 - 12 | 2026-09-22 | 2026-09-29 | 2026-09-30 | 7 | 31 | 27.9 | 90 | AUTOCOMPAC | 34 | AUTOCOMPAC-34-7 | 2026-10-22 | NUEVO | 2026-10-22 | 22.44 | -3.1
27914 - ALBURA PPTO C | 317 | 4500 | Concreto | Viga cimentación eje 10 - 12 | 2026-09-22 | 2026-09-29 | 2026-09-30 | 7 | 31 | 28 | 90.3 | AUTOCOMPAC | 34 | AUTOCOMPAC-34-7 | 2026-10-22 | NUEVO | 2026-10-22 | 22.44 | -3
27914 - ALBURA PPTO C | 318 | C310200000 | Concreto | T3 Vigas Cimentación Ejes 10 -1 2 | 2026-09-22 | 2026-10-20 | 2026-10-21 | 28 | 31.5 | 50.3 | 159.7 | AUTOCOMPAC | 34 | AUTOCOMPAC-34-28 | 2026-10-22 | NUEVO | 2026-10-22 | 34 | 18.8
27914 - ALBURA PPTO C | 318 | C310200000 | Concreto | T3 Vigas Cimentación Ejes 10 -1 2 | 2026-09-22 | 2026-10-20 | 2026-10-21 | 28 | 31.5 | 50 | 158.7 | AUTOCOMPAC | 34 | AUTOCOMPAC-34-28 | 2026-10-22 | NUEVO | 2026-10-22 | 34 | 18.5
27914 - ALBURA PPTO C | 318 | C310200000 | Concreto | T3 Vigas Cimentación Ejes 10 -1 2 | 2026-09-22 | 2026-10-20 | 2026-10-21 | 28 | 31.5 | 52 | 165.1 | AUTOCOMPAC | 34 | AUTOCOMPAC-34-28 | 2026-10-22 | NUEVO | 2026-10-22 | 34 | 20.5
27914 - ALBURA PPTO C | 318 | 4500 | Concreto | Viga cimentación eje 10 - 12 | 2026-09-22 | 2026-10-06 | 2026-10-08 | 14 | 31 | 41.7 | 134.5 | AUTOCOMPAC | 34 | AUTOCOMPAC-34-14 | 2026-10-22 | NUEVO | 2026-10-22 | 26.29 | 10.7
27914 - ALBURA PPTO C | 318 | 4500 | Concreto | Viga cimentación eje 10 - 12 | 2026-09-22 | 2026-10-06 | 2026-10-08 | 14 | 31 | 41.6 | 134.2 | AUTOCOMPAC | 34 | AUTOCOMPAC-34-14 | 2026-10-22 | NUEVO | 2026-10-22 | 26.29 | 10.6
27914 - ALBURA PPTO C | 318 | 4500 | Concreto | Viga cimentación eje 10 - 12 | 2026-09-22 | 2026-09-29 | 2026-09-30 | 7 | 31 | 37.3 | 120.3 | AUTOCOMPAC | 34 | AUTOCOMPAC-34-7 | 2026-10-22 | NUEVO | 2026-10-22 | 22.44 | 6.3
27914 - ALBURA PPTO C | 318 | 4500 | Concreto | Viga cimentación eje 10 - 12 | 2026-09-22 | 2026-09-29 | 2026-09-30 | 7 | 31 | 37 | 119.4 | AUTOCOMPAC | 34 | AUTOCOMPAC-34-7 | 2026-10-22 | NUEVO | 2026-10-22 | 22.44 | 6
27914 - ALBURA PPTO C | 319 | C280200000 | Concreto | Plataforma Ejes 9', E - J, 10' 15'L, Torre 3 | 2026-09-23 | 2026-10-21 | 2026-10-22 | 28 | 28 | 35.3 | 126.1 | AUTOCOMPAC | 28 | AUTOCOMPAC-28-28 | 2026-10-22 | NUEVO | 2026-10-22 | 28 | 7.3
27914 - ALBURA PPTO C | 319 | C280200000 | Concreto | Plataforma Ejes 9', E - J, 10' 15'L, Torre 3 | 2026-09-23 | 2026-10-21 | 2026-10-22 | 28 | 28 | 36.5 | 130.4 | AUTOCOMPAC | 28 | AUTOCOMPAC-28-28 | 2026-10-22 | NUEVO | 2026-10-22 | 28 | 8.5
27914 - ALBURA PPTO C | 319 | C280200000 | Concreto | Plataforma Ejes 9', E - J, 10' 15'L, Torre 3 | 2026-09-23 | 2026-10-21 | 2026-10-22 | 28 | 28 | 35.2 | 125.7 | AUTOCOMPAC | 28 | AUTOCOMPAC-28-28 | 2026-10-22 | NUEVO | 2026-10-22 | 28 | 7.2
27914 - ALBURA PPTO C | 319 | C280200000 | Concreto | Plataforma Ejes 9', E - J, 10' 15'L, Torre 3 | 2026-09-23 | 2026-10-21 | 2026-10-22 | 28 | 28 | 34.3 | 122.5 | AUTOCOMPAC | 28 | AUTOCOMPAC-28-28 | 2026-10-22 | NUEVO | 2026-10-22 | 28 | 6.3
27914 - ALBURA PPTO C | 319 | 4000 | Concreto | Plataforma eje 9' E-J 10' 15 I´, torre 3 | 2026-09-23 | 2026-10-07 | 2026-10-08 | 14 | 28 | 28.6 | 102.1 | AUTOCOMPAC | 28 | AUTOCOMPAC-28-14 | 2026-10-22 | NUEVO | 2026-10-22 | 21.65 | 0.6
27914 - ALBURA PPTO C | 319 | 4000 | Concreto | Plataforma eje 9' E-J 10' 15 I´, torre 3 | 2026-09-23 | 2026-10-07 | 2026-10-08 | 14 | 28 | 28.3 | 101.1 | AUTOCOMPAC | 28 | AUTOCOMPAC-28-14 | 2026-10-22 | NUEVO | 2026-10-22 | 21.65 | 0.3
27914 - ALBURA PPTO C | 319 | 4000 | Concreto | Plataforma eje 9' E-J 10' 15 I´, torre 3 | 2026-09-23 | 2026-09-30 | 2026-10-22 | 7 | 28 | 23 | 82.1 | AUTOCOMPAC | 28 | AUTOCOMPAC-28-7 | 2026-10-22 | NUEVO | 2026-10-22 | 18.48 | -5
27914 - ALBURA PPTO C | 319 | 4000 | Concreto | Plataforma eje 9' E-J 10' 15 I´, torre 3 | 2026-09-23 | 2026-09-30 | 2026-10-22 | 7 | 28 | 23.3 | 83.2 | AUTOCOMPAC | 28 | AUTOCOMPAC-28-7 | 2026-10-22 | NUEVO | 2026-10-22 | 18.48 | -4.7
27914 - ALBURA PPTO C | 32 | No especificado | Concreto | Pilote #37 Torre 4 | 2026-03-18 | 2026-04-15 | 2026-04-15 | 28 | 31 | 45.1 | 145.5 | TREMIE | 34 | TREMIE-34-28 | 2026-10-22 | NUEVO | 2026-10-22 |  | 14.1
27914 - ALBURA PPTO C | 32 | No especificado | Concreto | Pilote #37 Torre 4 | 2026-03-18 | 2026-04-15 | 2026-04-15 | 28 | 31 | 43.8 | 141.3 | TREMIE | 34 | TREMIE-34-28 | 2026-10-22 | NUEVO | 2026-10-22 |  | 12.8
27914 - ALBURA PPTO C | 32 | No especificado | Concreto | Pilote #37 Torre 4 | 2026-03-18 | 2026-04-15 | 2026-04-15 | 28 | 31 | 44.6 | 143.9 | TREMIE | 34 | TREMIE-34-28 | 2026-10-22 | NUEVO | 2026-10-22 |  | 13.6
27914 - ALBURA PPTO C | 32 | No especificado | Concreto | Pilote # 37 - Torre 4 | 2026-03-18 | 2026-04-01 | 2026-04-07 | 14 | 31 | 37.1 | 119.7 | TREMIE | 34 | TREMIE-34-14 | 2026-10-22 | NUEVO | 2026-10-22 |  | 6.1
27914 - ALBURA PPTO C | 32 | No especificado | Concreto | Pilote # 37 - Torre 4 | 2026-03-18 | 2026-04-01 | 2026-04-07 | 14 | 31 | 36.4 | 117.4 | TREMIE | 34 | TREMIE-34-14 | 2026-10-22 | NUEVO | 2026-10-22 |  | 5.4
27914 - ALBURA PPTO C | 32 | No especificado | Concreto | Pilote # 37 - Torre 4 | 2026-03-18 | 2026-04-01 | 2026-04-07 | 14 | 31 | 35.5 | 114.5 | TREMIE | 34 | TREMIE-34-14 | 2026-10-22 | NUEVO | 2026-10-22 |  | 4.5
27914 - ALBURA PPTO C | 32 | No especificado | Concreto | Pilote # 37 - Torre 4 | 2026-03-18 | 2026-03-25 | 2026-03-26 | 7 | 31 | 30.1 | 97.1 | TREMIE | 34 | TREMIE-34-7 | 2026-10-22 | NUEVO | 2026-10-22 |  | -0.9
27914 - ALBURA PPTO C | 32 | No especificado | Concreto | Pilote # 37 - Torre 4 | 2026-03-18 | 2026-03-25 | 2026-03-26 | 7 | 31 | 30.5 | 98.4 | TREMIE | 34 | TREMIE-34-7 | 2026-10-22 | NUEVO | 2026-10-22 |  | -0.5
27914 - ALBURA PPTO C | 32 | No especificado | Concreto | Pilote # 37 - Torre 4 | 2026-03-18 | 2026-03-25 | 2026-03-26 | 7 | 31 | 29.7 | 95.8 | TREMIE | 34 | TREMIE-34-7 | 2026-10-22 | NUEVO | 2026-10-22 |  | -1.3
27914 - ALBURA PPTO C | 320 | Q480400000 | Concreto | MUROS EJES A - G, EJES 12 - 9, APTO 411 | 2026-09-23 | 2026-10-21 | 2026-10-22 | 28 | 49 | 66.5 | 135.7 | MURO | 48 | MURO-48-28 | 2026-10-22 | NUEVO | 2026-10-22 | 48 | 17.5
27914 - ALBURA PPTO C | 320 | Q480400000 | Concreto | MUROS EJES A - G, EJES 12 - 9, APTO 411 | 2026-09-23 | 2026-10-21 | 2026-10-22 | 28 | 49 | 67.5 | 137.8 | MURO | 48 | MURO-48-28 | 2026-10-22 | NUEVO | 2026-10-22 | 48 | 18.5
27914 - ALBURA PPTO C | 320 | Q480400000 | Concreto | MUROS EJES A - G, EJES 12 - 9, APTO 411 | 2026-09-23 | 2026-10-21 | 2026-10-22 | 28 | 49 | 64.7 | 132 | MURO | 48 | MURO-48-28 | 2026-10-22 | NUEVO | 2026-10-22 | 48 | 15.7
27914 - ALBURA PPTO C | 320 | 7000 | Concreto | Muro torre 4, piso 4, eje 12-4 / A-G, apto 411 - 412 | 2026-09-23 | 2026-10-07 | 2026-10-08 | 14 | 49 | 58.5 | 119.4 | MURO | 48 | MURO-48-14 | 2026-10-22 | NUEVO | 2026-10-22 | 37.12 | 9.5
27914 - ALBURA PPTO C | 320 | 7000 | Concreto | Muro torre 4, piso 4, eje 12-4 / A-G, apto 411 - 412 | 2026-09-23 | 2026-10-07 | 2026-10-08 | 14 | 49 | 57.5 | 117.3 | MURO | 48 | MURO-48-14 | 2026-10-22 | NUEVO | 2026-10-22 | 37.12 | 8.5
27914 - ALBURA PPTO C | 320 | 7000 | Concreto | Muro torre 4, piso 4, eje 12-4 / A-G, apto 411 - 412 | 2026-09-23 | 2026-09-30 | 2026-10-22 | 7 | 49 | 49 | 100 | MURO | 48 | MURO-48-7 | 2026-10-22 | NUEVO | 2026-10-22 | 31.68 | 0
27914 - ALBURA PPTO C | 320 | 7000 | Concreto | Muro torre 4, piso 4, eje 12-4 / A-G, apto 411 - 412 | 2026-09-23 | 2026-09-30 | 2026-10-22 | 7 | 49 | 47 | 95.9 | MURO | 48 | MURO-48-7 | 2026-10-22 | NUEVO | 2026-10-22 | 31.68 | -2
27914 - ALBURA PPTO C | 321 | G210200000 | Concreto | PLACA EJES 1 - 4, EJES A - L V6 APTO 404 - 403 | 2026-09-23 | 2026-10-21 | 2026-10-22 | 28 | 21 | 36.5 | 173.8 | PLACA | 21 | PLACA-21-28 | 2026-10-22 | NUEVO | 2026-10-22 | 21 | 15.5
27914 - ALBURA PPTO C | 321 | G210200000 | Concreto | PLACA EJES 1 - 4, EJES A - L V6 APTO 404 - 403 | 2026-09-23 | 2026-10-21 | 2026-10-22 | 28 | 21 | 35.5 | 169 | PLACA | 21 | PLACA-21-28 | 2026-10-22 | NUEVO | 2026-10-22 | 21 | 14.5
27914 - ALBURA PPTO C | 321 | G210200000 | Concreto | PLACA EJES 1 - 4, EJES A - L V6 APTO 404 - 403 | 2026-09-23 | 2026-10-21 | 2026-10-22 | 28 | 21 | 36.4 | 173.3 | PLACA | 21 | PLACA-21-28 | 2026-10-22 | NUEVO | 2026-10-22 | 21 | 15.4
27914 - ALBURA PPTO C | 321 | 3000 | Concreto | Placa torre 4, piso 4, eje 1-4 / A-L, apto 404 - 405 | 2026-09-23 | 2026-10-07 | 2026-10-08 | 14 | 21 | 32.4 | 154.3 | PLACA | 21 | PLACA-21-14 | 2026-10-22 | NUEVO | 2026-10-22 | 16.24 | 11.4
27914 - ALBURA PPTO C | 321 | 3000 | Concreto | Placa torre 4, piso 4, eje 1-4 / A-L, apto 404 - 405 | 2026-09-23 | 2026-10-07 | 2026-10-08 | 14 | 21 | 32.6 | 155.2 | PLACA | 21 | PLACA-21-14 | 2026-10-22 | NUEVO | 2026-10-22 | 16.24 | 11.6
27914 - ALBURA PPTO C | 321 | 3000 | Concreto | Placa torre 4, piso 4, eje 1-4 / A-L, apto 404 - 405 | 2026-09-23 | 2026-09-30 | 2026-10-22 | 7 | 21 | 29.5 | 140.5 | PLACA | 21 | PLACA-21-7 | 2026-10-22 | NUEVO | 2026-10-22 | 13.86 | 8.5
27914 - ALBURA PPTO C | 321 | 3000 | Concreto | Placa torre 4, piso 4, eje 1-4 / A-L, apto 404 - 405 | 2026-09-23 | 2026-09-30 | 2026-10-22 | 7 | 21 | 28.7 | 136.7 | PLACA | 21 | PLACA-21-7 | 2026-10-22 | NUEVO | 2026-10-22 | 13.86 | 7.7
27914 - ALBURA PPTO C | 322 | C280200000 | Concreto | Plataforma Ejes 9', E-J 10' 13', Torre 3 | 2026-09-23 | 2026-10-21 | 2026-10-22 | 28 | 28 | 33.8 | 120.7 | AUTOCOMPAC | 28 | AUTOCOMPAC-28-28 | 2026-10-22 | NUEVO | 2026-10-22 | 28 | 5.8
27914 - ALBURA PPTO C | 322 | C280200000 | Concreto | Plataforma Ejes 9', E-J 10' 13', Torre 3 | 2026-09-23 | 2026-10-21 | 2026-10-22 | 28 | 28 | 33.5 | 119.6 | AUTOCOMPAC | 28 | AUTOCOMPAC-28-28 | 2026-10-22 | NUEVO | 2026-10-22 | 28 | 5.5
27914 - ALBURA PPTO C | 322 | C280200000 | Concreto | Plataforma Ejes 9', E-J 10' 13', Torre 3 | 2026-09-23 | 2026-10-21 | 2026-10-22 | 28 | 28 | 32.3 | 115.4 | AUTOCOMPAC | 28 | AUTOCOMPAC-28-28 | 2026-10-22 | NUEVO | 2026-10-22 | 28 | 4.3
27914 - ALBURA PPTO C | 322 | 4000 | Concreto | Plataforma eje 9' E-J 10' 13 I', torre 3 | 2026-09-23 | 2026-10-07 | 2026-10-08 | 14 | 28 | 27.5 | 98.2 | AUTOCOMPAC | 28 | AUTOCOMPAC-28-14 | 2026-10-22 | NUEVO | 2026-10-22 | 21.65 | -0.5
27914 - ALBURA PPTO C | 322 | 4000 | Concreto | Plataforma eje 9' E-J 10' 13 I', torre 3 | 2026-09-23 | 2026-10-07 | 2026-10-08 | 14 | 28 | 27 | 96.4 | AUTOCOMPAC | 28 | AUTOCOMPAC-28-14 | 2026-10-22 | NUEVO | 2026-10-22 | 21.65 | -1
27914 - ALBURA PPTO C | 322 | 4000 | Concreto | Plataforma eje 9' E-J 10' 13 I', torre 3 | 2026-09-23 | 2026-09-30 | 2026-10-22 | 7 | 28 | 23.5 | 83.9 | AUTOCOMPAC | 28 | AUTOCOMPAC-28-7 | 2026-10-22 | NUEVO | 2026-10-22 | 18.48 | -4.5
27914 - ALBURA PPTO C | 322 | 4000 | Concreto | Plataforma eje 9' E-J 10' 13 I', torre 3 | 2026-09-23 | 2026-09-30 | 2026-10-22 | 7 | 28 | 22.6 | 80.7 | AUTOCOMPAC | 28 | AUTOCOMPAC-28-7 | 2026-10-22 | NUEVO | 2026-10-22 | 18.48 | -5.4
27914 - ALBURA PPTO C | 323 | G210200000 | Concreto | PLACA EJES 15 - 12, EJES A - L APTO 509 - 510, V1 | 2026-09-24 | 2026-10-22 | 2026-10-22 | 28 | 21 | 33.4 | 159 | PLACA | 21 | PLACA-21-28 | 2026-10-22 | NUEVO | 2026-10-22 | 21 | 12.4
27914 - ALBURA PPTO C | 323 | G210200000 | Concreto | PLACA EJES 15 - 12, EJES A - L APTO 509 - 510, V1 | 2026-09-24 | 2026-10-22 | 2026-10-22 | 28 | 21 | 31.9 | 151.9 | PLACA | 21 | PLACA-21-28 | 2026-10-22 | NUEVO | 2026-10-22 | 21 | 10.9
27914 - ALBURA PPTO C | 323 | G210200000 | Concreto | PLACA EJES 15 - 12, EJES A - L APTO 509 - 510, V1 | 2026-09-24 | 2026-10-22 | 2026-10-22 | 28 | 21 | 33 | 157.1 | PLACA | 21 | PLACA-21-28 | 2026-10-22 | NUEVO | 2026-10-22 | 21 | 12
27914 - ALBURA PPTO C | 323 | 3000 | Concreto | Placa torre 4, piso 5, eje 15-12 / A-L, apto 509 - 510 | 2026-09-24 | 2026-10-08 | 2026-10-09 | 14 | 21 | 26.6 | 126.7 | PLACA | 21 | PLACA-21-14 | 2026-10-22 | NUEVO | 2026-10-22 | 16.24 | 5.6
27914 - ALBURA PPTO C | 323 | 3000 | Concreto | Placa torre 4, piso 5, eje 15-12 / A-L, apto 509 - 510 | 2026-09-24 | 2026-10-08 | 2026-10-09 | 14 | 21 | 26.2 | 124.8 | PLACA | 21 | PLACA-21-14 | 2026-10-22 | NUEVO | 2026-10-22 | 16.24 | 5.2
27914 - ALBURA PPTO C | 323 | 3000 | Concreto | Placa torre 4, piso 5, eje 15-12 / A-L, apto 509 - 510 | 2026-09-24 | 2026-10-01 | 2026-10-05 | 7 | 21 | 24.8 | 118.1 | PLACA | 21 | PLACA-21-7 | 2026-10-22 | NUEVO | 2026-10-22 | 13.86 | 3.8
27914 - ALBURA PPTO C | 323 | 3000 | Concreto | Placa torre 4, piso 5, eje 15-12 / A-L, apto 509 - 510 | 2026-09-24 | 2026-10-01 | 2026-10-05 | 7 | 21 | 24.6 | 117.1 | PLACA | 21 | PLACA-21-7 | 2026-10-22 | NUEVO | 2026-10-22 | 13.86 | 3.6
27914 - ALBURA PPTO C | 324 | Q480400000 | Concreto | MUROS EJES G - L, EJES 7 - 11 V3 APTO 407 - 406 | 2026-09-24 | 2026-10-22 | 2026-10-22 | 28 | 49 | 75.6 | 154.3 | MURO | 48 | MURO-48-28 | 2026-10-22 | NUEVO | 2026-10-22 | 48 | 26.6
27914 - ALBURA PPTO C | 324 | Q480400000 | Concreto | MUROS EJES G - L, EJES 7 - 11 V3 APTO 407 - 406 | 2026-09-24 | 2026-10-22 | 2026-10-22 | 28 | 49 | 75.3 | 153.7 | MURO | 48 | MURO-48-28 | 2026-10-22 | NUEVO | 2026-10-22 | 48 | 26.3
27914 - ALBURA PPTO C | 324 | Q480400000 | Concreto | MUROS EJES G - L, EJES 7 - 11 V3 APTO 407 - 406 | 2026-09-24 | 2026-10-22 | 2026-10-22 | 28 | 49 | 75.1 | 153.3 | MURO | 48 | MURO-48-28 | 2026-10-22 | NUEVO | 2026-10-22 | 48 | 26.1
27914 - ALBURA PPTO C | 324 | 7000 | Concreto | Muro torre 4, piso 4, eje 7-8 / G-L, apto 406 - 407 | 2026-09-24 | 2026-10-08 | 2026-10-09 | 14 | 49 | 60.1 | 122.7 | MURO | 48 | MURO-48-14 | 2026-10-22 | NUEVO | 2026-10-22 | 37.12 | 11.1
27914 - ALBURA PPTO C | 324 | 7000 | Concreto | Muro torre 4, piso 4, eje 7-8 / G-L, apto 406 - 407 | 2026-09-24 | 2026-10-08 | 2026-10-09 | 14 | 49 | 59.1 | 120.6 | MURO | 48 | MURO-48-14 | 2026-10-22 | NUEVO | 2026-10-22 | 37.12 | 10.1
27914 - ALBURA PPTO C | 324 | 7000 | Concreto | Muro torre 4, piso 4, eje 7-8 / G-L, apto 406 - 407 | 2026-09-24 | 2026-10-01 | 2026-10-05 | 7 | 49 | 50.3 | 102.7 | MURO | 48 | MURO-48-7 | 2026-10-22 | NUEVO | 2026-10-22 | 31.68 | 1.3
27914 - ALBURA PPTO C | 324 | 7000 | Concreto | Muro torre 4, piso 4, eje 7-8 / G-L, apto 406 - 407 | 2026-09-24 | 2026-10-01 | 2026-10-05 | 7 | 49 | 48.1 | 98.2 | MURO | 48 | MURO-48-7 | 2026-10-22 | NUEVO | 2026-10-22 | 31.68 | -0.9
27914 - ALBURA PPTO C | 325 | 7000 | Concreto | Muro torre 4, piso 4, eje 5-9 / A-L, 7-9 / A-E | 2026-09-25 | 2026-10-09 | 2026-10-15 | 14 | 49 | 60.1 | 122.7 | MURO | 48 | MURO-48-14 | 2026-10-22 | NUEVO | 2026-10-22 | 37.12 | 11.1
27914 - ALBURA PPTO C | 325 | 7000 | Concreto | Muro torre 4, piso 4, eje 5-9 / A-L, 7-9 / A-E | 2026-09-25 | 2026-10-09 | 2026-10-15 | 14 | 49 | 60 | 122.4 | MURO | 48 | MURO-48-14 | 2026-10-22 | NUEVO | 2026-10-22 | 37.12 | 11
27914 - ALBURA PPTO C | 325 | 7000 | Concreto | Muro torre 4, piso 4, eje 5-9 / A-L, 7-9 / A-E | 2026-09-25 | 2026-10-02 | 2026-10-05 | 7 | 49 | 49.9 | 101.8 | MURO | 48 | MURO-48-7 | 2026-10-22 | NUEVO | 2026-10-22 | 31.68 | 0.9
27914 - ALBURA PPTO C | 325 | 7000 | Concreto | Muro torre 4, piso 4, eje 5-9 / A-L, 7-9 / A-E | 2026-09-25 | 2026-10-02 | 2026-10-05 | 7 | 49 | 50 | 102 | MURO | 48 | MURO-48-7 | 2026-10-22 | NUEVO | 2026-10-22 | 31.68 | 1
27914 - ALBURA PPTO C | 326 | 3000 | Concreto | Placa torre 4, piso 5, eje 12-10 / A-L, apto 508 - 511 | 2026-09-26 | 2026-10-10 | 2026-10-15 | 14 | 21 | 21.7 | 103.3 | PLACA | 21 | PLACA-21-14 | 2026-10-22 | NUEVO | 2026-10-22 | 16.24 | 0.7
27914 - ALBURA PPTO C | 326 | 3000 | Concreto | Placa torre 4, piso 5, eje 12-10 / A-L, apto 508 - 511 | 2026-09-26 | 2026-10-10 | 2026-10-15 | 14 | 21 | 21.8 | 103.8 | PLACA | 21 | PLACA-21-14 | 2026-10-22 | NUEVO | 2026-10-22 | 16.24 | 0.8
27914 - ALBURA PPTO C | 326 | 3000 | Concreto | Placa torre 4, piso 5, eje 12-10 / A-L, apto 508 - 511 | 2026-09-26 | 2026-10-03 | 2026-10-05 | 7 | 21 | 19.9 | 94.8 | PLACA | 21 | PLACA-21-7 | 2026-10-22 | NUEVO | 2026-10-22 | 13.86 | -1.1
27914 - ALBURA PPTO C | 326 | 3000 | Concreto | Placa torre 4, piso 5, eje 12-10 / A-L, apto 508 - 511 | 2026-09-26 | 2026-10-03 | 2026-10-05 | 7 | 21 | 19 | 90.5 | PLACA | 21 | PLACA-21-7 | 2026-10-22 | NUEVO | 2026-10-22 | 13.86 | -2
27914 - ALBURA PPTO C | 327 | 4500 | Concreto | Viga cimentación torre 3, eje 10-12 | 2026-09-26 | 2026-10-10 | 2026-10-15 | 14 | 31 | 33.1 | 106.8 | AUTOCOMPAC | 34 | AUTOCOMPAC-34-14 | 2026-10-22 | NUEVO | 2026-10-22 | 26.29 | 2.1
27914 - ALBURA PPTO C | 327 | 4500 | Concreto | Viga cimentación torre 3, eje 10-12 | 2026-09-26 | 2026-10-10 | 2026-10-15 | 14 | 31 | 32.6 | 105.2 | AUTOCOMPAC | 34 | AUTOCOMPAC-34-14 | 2026-10-22 | NUEVO | 2026-10-22 | 26.29 | 1.6
27914 - ALBURA PPTO C | 327 | 4500 | Concreto | Viga cimentación torre 3, eje 10-12 | 2026-09-26 | 2026-10-03 | 2026-10-05 | 7 | 31 | 29.8 | 96.1 | AUTOCOMPAC | 34 | AUTOCOMPAC-34-7 | 2026-10-22 | NUEVO | 2026-10-22 | 22.44 | -1.2
27914 - ALBURA PPTO C | 327 | 4500 | Concreto | Viga cimentación torre 3, eje 10-12 | 2026-09-26 | 2026-10-03 | 2026-10-05 | 7 | 31 | 28.8 | 92.9 | AUTOCOMPAC | 34 | AUTOCOMPAC-34-7 | 2026-10-22 | NUEVO | 2026-10-22 | 22.44 | -2.2
27914 - ALBURA PPTO C | 328 | 7000 | Concreto | Muro torre 4, piso 4, eje 7-5 / A-G, apto 401 - 405 | 2026-09-26 | 2026-10-10 | 2026-10-15 | 14 | 49 | 55.3 | 112.9 | MURO | 48 | MURO-48-14 | 2026-10-22 | NUEVO | 2026-10-22 | 37.12 | 6.3
27914 - ALBURA PPTO C | 328 | 7000 | Concreto | Muro torre 4, piso 4, eje 7-5 / A-G, apto 401 - 405 | 2026-09-26 | 2026-10-10 | 2026-10-15 | 14 | 49 | 55.3 | 112.9 | MURO | 48 | MURO-48-14 | 2026-10-22 | NUEVO | 2026-10-22 | 37.12 | 6.3
27914 - ALBURA PPTO C | 328 | 7000 | Concreto | Muro torre 4, piso 4, eje 7-5 / A-G, apto 401 - 405 | 2026-09-26 | 2026-10-03 | 2026-10-05 | 7 | 49 | 47.1 | 96.1 | MURO | 48 | MURO-48-7 | 2026-10-22 | NUEVO | 2026-10-22 | 31.68 | -1.9
27914 - ALBURA PPTO C | 328 | 7000 | Concreto | Muro torre 4, piso 4, eje 7-5 / A-G, apto 401 - 405 | 2026-09-26 | 2026-10-03 | 2026-10-05 | 7 | 49 | 46.6 | 95.1 | MURO | 48 | MURO-48-7 | 2026-10-22 | NUEVO | 2026-10-22 | 31.68 | -2.4
27914 - ALBURA PPTO C | 329 | Tremie | Concreto | Plataforma torre 3, eje 3-6 / B-F | 2026-09-28 | 2026-10-12 | 2026-10-15 | 14 | 28 | 28.4 | 101.4 | AUTOCOMPAC | 28 | AUTOCOMPAC-28-14 | 2026-10-22 | NUEVO | 2026-10-22 | 21.65 | 0.4
27914 - ALBURA PPTO C | 329 | Tremie | Concreto | Plataforma torre 3, eje 3-6 / B-F | 2026-09-28 | 2026-10-12 | 2026-10-15 | 14 | 28 | 28.1 | 100.4 | AUTOCOMPAC | 28 | AUTOCOMPAC-28-14 | 2026-10-22 | NUEVO | 2026-10-22 | 21.65 | 0.1
27914 - ALBURA PPTO C | 329 | Tremie | Concreto | Plataforma torre 3, eje 3-6 / B-F | 2026-09-28 | 2026-10-05 | 2026-10-08 | 7 | 28 | 24.9 | 88.9 | AUTOCOMPAC | 28 | AUTOCOMPAC-28-7 | 2026-10-22 | NUEVO | 2026-10-22 | 18.48 | -3.1
27914 - ALBURA PPTO C | 329 | Tremie | Concreto | Plataforma torre 3, eje 3-6 / B-F | 2026-09-28 | 2026-10-05 | 2026-10-08 | 7 | 28 | 24.5 | 87.5 | AUTOCOMPAC | 28 | AUTOCOMPAC-28-7 | 2026-10-22 | NUEVO | 2026-10-22 | 18.48 | -3.5
27914 - ALBURA PPTO C | 33 | No especificado | Concreto | Pilote #20 Torre 4 | 2026-03-19 | 2026-04-16 | 2026-04-16 | 28 | 31 | 50.1 | 161.6 | TREMIE | 34 | TREMIE-34-28 | 2026-10-22 | NUEVO | 2026-10-22 |  | 19.1
27914 - ALBURA PPTO C | 33 | No especificado | Concreto | Pilote #20 Torre 4 | 2026-03-19 | 2026-04-16 | 2026-04-16 | 28 | 31 | 52.2 | 168.4 | TREMIE | 34 | TREMIE-34-28 | 2026-10-22 | NUEVO | 2026-10-22 |  | 21.2
27914 - ALBURA PPTO C | 33 | No especificado | Concreto | Pilote #20 Torre 4 | 2026-03-19 | 2026-04-16 | 2026-04-16 | 28 | 31 | 50.8 | 163.9 | TREMIE | 34 | TREMIE-34-28 | 2026-10-22 | NUEVO | 2026-10-22 |  | 19.8
27914 - ALBURA PPTO C | 33 | No especificado | Concreto | Pilote # 20 - Torre 4 | 2026-03-19 | 2026-04-02 | 2026-04-07 | 14 | 31 | 43.2 | 139.4 | TREMIE | 34 | TREMIE-34-14 | 2026-10-22 | NUEVO | 2026-10-22 |  | 12.2
27914 - ALBURA PPTO C | 33 | No especificado | Concreto | Pilote # 20 - Torre 4 | 2026-03-19 | 2026-04-02 | 2026-04-07 | 14 | 31 | 42.5 | 137.1 | TREMIE | 34 | TREMIE-34-14 | 2026-10-22 | NUEVO | 2026-10-22 |  | 11.5
27914 - ALBURA PPTO C | 33 | No especificado | Concreto | Pilote # 20 - Torre 4 | 2026-03-19 | 2026-04-02 | 2026-04-07 | 14 | 31 | 41.8 | 134.8 | TREMIE | 34 | TREMIE-34-14 | 2026-10-22 | NUEVO | 2026-10-22 |  | 10.8
27914 - ALBURA PPTO C | 33 | No especificado | Concreto | Pilote # 20 - Torre 4 | 2026-03-19 | 2026-03-26 | 2026-03-30 | 7 | 31 | 37.6 | 121.3 | TREMIE | 34 | TREMIE-34-7 | 2026-10-22 | NUEVO | 2026-10-22 |  | 6.6
27914 - ALBURA PPTO C | 33 | No especificado | Concreto | Pilote # 20 - Torre 4 | 2026-03-19 | 2026-03-26 | 2026-03-30 | 7 | 31 | 36.8 | 118.7 | TREMIE | 34 | TREMIE-34-7 | 2026-10-22 | NUEVO | 2026-10-22 |  | 5.8
27914 - ALBURA PPTO C | 33 | No especificado | Concreto | Pilote # 20 - Torre 4 | 2026-03-19 | 2026-03-26 | 2026-03-30 | 7 | 31 | 36.1 | 116.5 | TREMIE | 34 | TREMIE-34-7 | 2026-10-22 | NUEVO | 2026-10-22 |  | 5.1
27914 - ALBURA PPTO C | 330 | Tremie | Concreto | Plataforma torre 3, eje 3-6 / B-F | 2026-09-28 | 2026-10-12 | 2026-10-15 | 14 | 28 | 28.6 | 102.1 | AUTOCOMPAC | 28 | AUTOCOMPAC-28-14 | 2026-10-22 | NUEVO | 2026-10-22 | 21.65 | 0.6
27914 - ALBURA PPTO C | 330 | Tremie | Concreto | Plataforma torre 3, eje 3-6 / B-F | 2026-09-28 | 2026-10-12 | 2026-10-15 | 14 | 28 | 27.6 | 98.6 | AUTOCOMPAC | 28 | AUTOCOMPAC-28-14 | 2026-10-22 | NUEVO | 2026-10-22 | 21.65 | -0.4
27914 - ALBURA PPTO C | 330 | Tremie | Concreto | Plataforma torre 3, eje 3-6 / B-F | 2026-09-28 | 2026-10-05 | 2026-10-08 | 7 | 28 | 24.5 | 87.5 | AUTOCOMPAC | 28 | AUTOCOMPAC-28-7 | 2026-10-22 | NUEVO | 2026-10-22 | 18.48 | -3.5
27914 - ALBURA PPTO C | 330 | Tremie | Concreto | Plataforma torre 3, eje 3-6 / B-F | 2026-09-28 | 2026-10-05 | 2026-10-08 | 7 | 28 | 23.8 | 85 | AUTOCOMPAC | 28 | AUTOCOMPAC-28-7 | 2026-10-22 | NUEVO | 2026-10-22 | 18.48 | -4.2
27914 - ALBURA PPTO C | 331 | Tremie | Concreto | Placa torre 4, piso 5, eje 10-8 / A-L, apto 512 - 506 | 2026-09-28 | 2026-10-12 | 2026-10-15 | 14 | 21 | 24.7 | 117.6 | PLACA | 21 | PLACA-21-14 | 2026-10-22 | NUEVO | 2026-10-22 | 16.24 | 3.7
27914 - ALBURA PPTO C | 331 | Tremie | Concreto | Placa torre 4, piso 5, eje 10-8 / A-L, apto 512 - 506 | 2026-09-28 | 2026-10-12 | 2026-10-15 | 14 | 21 | 24.8 | 118.1 | PLACA | 21 | PLACA-21-14 | 2026-10-22 | NUEVO | 2026-10-22 | 16.24 | 3.8
27914 - ALBURA PPTO C | 331 | Tremie | Concreto | Placa torre 4, piso 5, eje 10-8 / A-L, apto 512 - 506 | 2026-09-28 | 2026-10-05 | 2026-10-08 | 7 | 21 | 21.7 | 103.3 | PLACA | 21 | PLACA-21-7 | 2026-10-22 | NUEVO | 2026-10-22 | 13.86 | 0.7
27914 - ALBURA PPTO C | 331 | Tremie | Concreto | Placa torre 4, piso 5, eje 10-8 / A-L, apto 512 - 506 | 2026-09-28 | 2026-10-05 | 2026-10-08 | 7 | 21 | 22.1 | 105.2 | PLACA | 21 | PLACA-21-7 | 2026-10-22 | NUEVO | 2026-10-22 | 13.86 | 1.1
27914 - ALBURA PPTO C | 332 | 4500 | Concreto | Viga cimentación torre 3, eje 12-15 / A-L | 2026-09-29 | 2026-10-13 | 2026-10-15 | 14 | 31 | 33.2 | 107.1 | AUTOCOMPAC | 34 | AUTOCOMPAC-34-14 | 2026-10-22 | NUEVO | 2026-10-22 | 26.29 | 2.2
27914 - ALBURA PPTO C | 332 | 4500 | Concreto | Viga cimentación torre 3, eje 12-15 / A-L | 2026-09-29 | 2026-10-13 | 2026-10-15 | 14 | 31 | 33.2 | 107.1 | AUTOCOMPAC | 34 | AUTOCOMPAC-34-14 | 2026-10-22 | NUEVO | 2026-10-22 | 26.29 | 2.2
27914 - ALBURA PPTO C | 332 | 4500 | Concreto | Viga cimentación torre 3, eje 12-15 / A-L | 2026-09-29 | 2026-10-06 | 2026-10-08 | 7 | 31 | 29.5 | 95.2 | AUTOCOMPAC | 34 | AUTOCOMPAC-34-7 | 2026-10-22 | NUEVO | 2026-10-22 | 22.44 | -1.5
27914 - ALBURA PPTO C | 332 | 4500 | Concreto | Viga cimentación torre 3, eje 12-15 / A-L | 2026-09-29 | 2026-10-06 | 2026-10-08 | 7 | 31 | 29.4 | 94.8 | AUTOCOMPAC | 34 | AUTOCOMPAC-34-7 | 2026-10-22 | NUEVO | 2026-10-22 | 22.44 | -1.6
27914 - ALBURA PPTO C | 333 | 4500 | Concreto | Viga cimentación torre 3, eje 12-15 / A-L | 2026-09-29 | 2026-10-13 | 2026-10-15 | 14 | 31 | 33.3 | 107.4 | AUTOCOMPAC | 34 | AUTOCOMPAC-34-14 | 2026-10-22 | NUEVO | 2026-10-22 | 26.29 | 2.3
27914 - ALBURA PPTO C | 333 | 4500 | Concreto | Viga cimentación torre 3, eje 12-15 / A-L | 2026-09-29 | 2026-10-13 | 2026-10-15 | 14 | 31 | 33.1 | 106.8 | AUTOCOMPAC | 34 | AUTOCOMPAC-34-14 | 2026-10-22 | NUEVO | 2026-10-22 | 26.29 | 2.1
27914 - ALBURA PPTO C | 333 | 4500 | Concreto | Viga cimentación torre 3, eje 12-15 / A-L | 2026-09-29 | 2026-10-06 | 2026-10-08 | 7 | 31 | 28.7 | 92.6 | AUTOCOMPAC | 34 | AUTOCOMPAC-34-7 | 2026-10-22 | NUEVO | 2026-10-22 | 22.44 | -2.3
27914 - ALBURA PPTO C | 333 | 4500 | Concreto | Viga cimentación torre 3, eje 12-15 / A-L | 2026-09-29 | 2026-10-06 | 2026-10-08 | 7 | 31 | 27.5 | 88.7 | AUTOCOMPAC | 34 | AUTOCOMPAC-34-7 | 2026-10-22 | NUEVO | 2026-10-22 | 22.44 | -3.5
27914 - ALBURA PPTO C | 334 | 4000 | Concreto | Plataforma torre 3, eje 7-9 / H-J semisótano | 2026-09-29 | 2026-10-13 | 2026-10-15 | 14 | 28 | 28.2 | 100.7 | AUTOCOMPAC | 28 | AUTOCOMPAC-28-14 | 2026-10-22 | NUEVO | 2026-10-22 | 21.65 | 0.2
27914 - ALBURA PPTO C | 334 | 4000 | Concreto | Plataforma torre 3, eje 7-9 / H-J semisótano | 2026-09-29 | 2026-10-13 | 2026-10-15 | 14 | 28 | 27.5 | 98.2 | AUTOCOMPAC | 28 | AUTOCOMPAC-28-14 | 2026-10-22 | NUEVO | 2026-10-22 | 21.65 | -0.5
27914 - ALBURA PPTO C | 334 | 4000 | Concreto | Plataforma torre 3, eje 7-9 / H-J semisótano | 2026-09-29 | 2026-10-06 | 2026-10-08 | 7 | 28 | 25.2 | 90 | AUTOCOMPAC | 28 | AUTOCOMPAC-28-7 | 2026-10-22 | NUEVO | 2026-10-22 | 18.48 | -2.8
27914 - ALBURA PPTO C | 334 | 4000 | Concreto | Plataforma torre 3, eje 7-9 / H-J semisótano | 2026-09-29 | 2026-10-06 | 2026-10-08 | 7 | 28 | 25 | 89.3 | AUTOCOMPAC | 28 | AUTOCOMPAC-28-7 | 2026-10-22 | NUEVO | 2026-10-22 | 18.48 | -3
27914 - ALBURA PPTO C | 335 | 3000 | Concreto | Placa torre 4, piso 5, eje 8-6 / A-L, apto 506 - 501 | 2026-09-29 | 2026-10-13 | 2026-10-15 | 14 | 21 | 26.3 | 125.2 | PLACA | 21 | PLACA-21-14 | 2026-10-22 | NUEVO | 2026-10-22 | 16.24 | 5.3
27914 - ALBURA PPTO C | 335 | 3000 | Concreto | Placa torre 4, piso 5, eje 8-6 / A-L, apto 506 - 501 | 2026-09-29 | 2026-10-13 | 2026-10-15 | 14 | 21 | 27 | 128.6 | PLACA | 21 | PLACA-21-14 | 2026-10-22 | NUEVO | 2026-10-22 | 16.24 | 6
27914 - ALBURA PPTO C | 335 | 3000 | Concreto | Placa torre 4, piso 5, eje 8-6 / A-L, apto 506 - 501 | 2026-09-29 | 2026-10-06 | 2026-10-08 | 7 | 21 | 24.5 | 116.7 | PLACA | 21 | PLACA-21-7 | 2026-10-22 | NUEVO | 2026-10-22 | 13.86 | 3.5
27914 - ALBURA PPTO C | 335 | 3000 | Concreto | Placa torre 4, piso 5, eje 8-6 / A-L, apto 506 - 501 | 2026-09-29 | 2026-10-06 | 2026-10-08 | 7 | 21 | 24 | 114.3 | PLACA | 21 | PLACA-21-7 | 2026-10-22 | NUEVO | 2026-10-22 | 13.86 | 3
27914 - ALBURA PPTO C | 336 | 7000 | Concreto | Muro torre 4, piso 4, eje 1-4 / A-L, apto 403 - 404 | 2026-09-29 | 2026-10-13 | 2026-10-15 | 14 | 49 | 57.9 | 118.2 | MURO | 48 | MURO-48-14 | 2026-10-22 | NUEVO | 2026-10-22 | 37.12 | 8.9
27914 - ALBURA PPTO C | 336 | 7000 | Concreto | Muro torre 4, piso 4, eje 1-4 / A-L, apto 403 - 404 | 2026-09-29 | 2026-10-13 | 2026-10-15 | 14 | 49 | 58.2 | 118.8 | MURO | 48 | MURO-48-14 | 2026-10-22 | NUEVO | 2026-10-22 | 37.12 | 9.2
27914 - ALBURA PPTO C | 336 | 7000 | Concreto | Muro torre 4, piso 4, eje 1-4 / A-L, apto 403 - 404 | 2026-09-29 | 2026-10-06 | 2026-10-08 | 7 | 49 | 49.1 | 100.2 | MURO | 48 | MURO-48-7 | 2026-10-22 | NUEVO | 2026-10-22 | 31.68 | 0.1
27914 - ALBURA PPTO C | 336 | 7000 | Concreto | Muro torre 4, piso 4, eje 1-4 / A-L, apto 403 - 404 | 2026-09-29 | 2026-10-06 | 2026-10-08 | 7 | 49 | 47.5 | 96.9 | MURO | 48 | MURO-48-7 | 2026-10-22 | NUEVO | 2026-10-22 | 31.68 | -1.5
27914 - ALBURA PPTO C | 337 | 3000 | Concreto | Escalera torre 4, piso 2 al piso 3 E1 | 2026-09-30 | 2026-10-14 | 2026-10-15 | 14 | 21 | 26.2 | 124.8 | AUTOCOMPAC | 21 | AUTOCOMPAC-21-14 | 2026-10-22 | NUEVO | 2026-10-22 |  | 5.2
27914 - ALBURA PPTO C | 337 | 3000 | Concreto | Escalera torre 4, piso 2 al piso 3 E1 | 2026-09-30 | 2026-10-14 | 2026-10-15 | 14 | 21 | 26.3 | 125.2 | AUTOCOMPAC | 21 | AUTOCOMPAC-21-14 | 2026-10-22 | NUEVO | 2026-10-22 |  | 5.3
27914 - ALBURA PPTO C | 337 | 3000 | Concreto | Escalera torre 4, piso 2 al piso 3 E1 | 2026-09-30 | 2026-10-07 | 2026-10-08 | 7 | 21 | 22.5 | 107.1 | AUTOCOMPAC | 21 | AUTOCOMPAC-21-7 | 2026-10-22 | NUEVO | 2026-10-22 |  | 1.5
27914 - ALBURA PPTO C | 337 | 3000 | Concreto | Escalera torre 4, piso 2 al piso 3 E1 | 2026-09-30 | 2026-10-07 | 2026-10-08 | 7 | 21 | 22.9 | 109 | AUTOCOMPAC | 21 | AUTOCOMPAC-21-7 | 2026-10-22 | NUEVO | 2026-10-22 |  | 1.9
27914 - ALBURA PPTO C | 338 | 3000 | Concreto | Placa torre 4, piso 5, eje 4-6 / L-A, apto 502 - 505 | 2026-09-30 | 2026-10-14 | 2026-10-15 | 14 | 21 | 22.5 | 107.1 | PLACA | 21 | PLACA-21-14 | 2026-10-22 | NUEVO | 2026-10-22 | 16.24 | 1.5
27914 - ALBURA PPTO C | 338 | 3000 | Concreto | Placa torre 4, piso 5, eje 4-6 / L-A, apto 502 - 505 | 2026-09-30 | 2026-10-14 | 2026-10-15 | 14 | 21 | 22.2 | 105.7 | PLACA | 21 | PLACA-21-14 | 2026-10-22 | NUEVO | 2026-10-22 | 16.24 | 1.2
27914 - ALBURA PPTO C | 338 | 3000 | Concreto | Placa torre 4, piso 5, eje 4-6 / L-A, apto 502 - 505 | 2026-09-30 | 2026-10-07 | 2026-10-08 | 7 | 21 | 17.9 | 85.2 | PLACA | 21 | PLACA-21-7 | 2026-10-22 | NUEVO | 2026-10-22 | 13.86 | -3.1
27914 - ALBURA PPTO C | 338 | 3000 | Concreto | Placa torre 4, piso 5, eje 4-6 / L-A, apto 502 - 505 | 2026-09-30 | 2026-10-07 | 2026-10-08 | 7 | 21 | 18.4 | 87.6 | PLACA | 21 | PLACA-21-7 | 2026-10-22 | NUEVO | 2026-10-22 | 13.86 | -2.6
27914 - ALBURA PPTO C | 339 | 7000 | Concreto | Muros torre 4, piso 5, eje 12-15 al Apto 509 - 510 | 2026-09-30 | 2026-10-14 | 2026-10-15 | 14 | 49 | 47.3 | 96.5 | MURO | 48 | MURO-48-14 | 2026-10-22 | NUEVO | 2026-10-22 | 37.12 | -1.7
27914 - ALBURA PPTO C | 339 | 7000 | Concreto | Muros torre 4, piso 5, eje 12-15 al Apto 509 - 510 | 2026-09-30 | 2026-10-14 | 2026-10-15 | 14 | 49 | 46.7 | 95.3 | MURO | 48 | MURO-48-14 | 2026-10-22 | NUEVO | 2026-10-22 | 37.12 | -2.3
27914 - ALBURA PPTO C | 339 | 7000 | Concreto | Muros torre 4, piso 5, eje 12-15 al Apto 509 - 510 | 2026-09-30 | 2026-10-07 | 2026-10-08 | 7 | 49 | 39.8 | 81.2 | MURO | 48 | MURO-48-7 | 2026-10-22 | NUEVO | 2026-10-22 | 31.68 | -9.2
27914 - ALBURA PPTO C | 339 | 7000 | Concreto | Muros torre 4, piso 5, eje 12-15 al Apto 509 - 510 | 2026-09-30 | 2026-10-07 | 2026-10-08 | 7 | 49 | 38.1 | 77.8 | MURO | 48 | MURO-48-7 | 2026-10-22 | NUEVO | 2026-10-22 | 31.68 | -10.9
27914 - ALBURA PPTO C | 34 | No especificado | Concreto | Pilote #63 Torre 4 | 2026-03-19 | 2026-04-16 | 2026-04-16 | 28 | 31 | 49.2 | 158.7 | TREMIE | 34 | TREMIE-34-28 | 2026-10-22 | NUEVO | 2026-10-22 |  | 18.2
27914 - ALBURA PPTO C | 34 | No especificado | Concreto | Pilote #63 Torre 4 | 2026-03-19 | 2026-04-16 | 2026-04-16 | 28 | 31 | 47.9 | 154.5 | TREMIE | 34 | TREMIE-34-28 | 2026-10-22 | NUEVO | 2026-10-22 |  | 16.9
27914 - ALBURA PPTO C | 34 | No especificado | Concreto | Pilote #63 Torre 4 | 2026-03-19 | 2026-04-16 | 2026-04-16 | 28 | 31 | 48.6 | 156.8 | TREMIE | 34 | TREMIE-34-28 | 2026-10-22 | NUEVO | 2026-10-22 |  | 17.6
27914 - ALBURA PPTO C | 34 | No especificado | Concreto | Pilote # 63 - Torre 4 | 2026-03-19 | 2026-04-02 | 2026-04-07 | 14 | 31 | 42.2 | 136.1 | TREMIE | 34 | TREMIE-34-14 | 2026-10-22 | NUEVO | 2026-10-22 |  | 11.2
27914 - ALBURA PPTO C | 34 | No especificado | Concreto | Pilote # 63 - Torre 4 | 2026-03-19 | 2026-04-02 | 2026-04-07 | 14 | 31 | 41.4 | 133.5 | TREMIE | 34 | TREMIE-34-14 | 2026-10-22 | NUEVO | 2026-10-22 |  | 10.4
27914 - ALBURA PPTO C | 34 | No especificado | Concreto | Pilote # 63 - Torre 4 | 2026-03-19 | 2026-04-02 | 2026-04-07 | 14 | 31 | 40.8 | 131.6 | TREMIE | 34 | TREMIE-34-14 | 2026-10-22 | NUEVO | 2026-10-22 |  | 9.8
27914 - ALBURA PPTO C | 34 | No especificado | Concreto | Pilote # 63 - Torre 4 | 2026-03-19 | 2026-03-26 | 2026-03-30 | 7 | 31 | 35.8 | 115.5 | TREMIE | 34 | TREMIE-34-7 | 2026-10-22 | NUEVO | 2026-10-22 |  | 4.8
27914 - ALBURA PPTO C | 34 | No especificado | Concreto | Pilote # 63 - Torre 4 | 2026-03-19 | 2026-03-26 | 2026-03-30 | 7 | 31 | 34.7 | 111.9 | TREMIE | 34 | TREMIE-34-7 | 2026-10-22 | NUEVO | 2026-10-22 |  | 3.7
27914 - ALBURA PPTO C | 34 | No especificado | Concreto | Pilote # 63 - Torre 4 | 2026-03-19 | 2026-03-26 | 2026-03-30 | 7 | 31 | 34.2 | 110.3 | TREMIE | 34 | TREMIE-34-7 | 2026-10-22 | NUEVO | 2026-10-22 |  | 3.2
27914 - ALBURA PPTO C | 340 | Q480400000 | Concreto | Muros P5 T4, ejes A-G / 12-9 apto 511 - 508 | 2026-10-01 | 2026-10-15 | 2026-10-19 | 14 | 49 | 50.8 | 103.7 | MURO | 48 | MURO-48-14 | 2026-10-22 | NUEVO | 2026-10-22 | 37.12 | 1.8
27914 - ALBURA PPTO C | 340 | Q480400000 | Concreto | Muros P5 T4, ejes A-G / 12-9 apto 511 - 508 | 2026-10-01 | 2026-10-15 | 2026-10-19 | 14 | 49 | 50.2 | 102.4 | MURO | 48 | MURO-48-14 | 2026-10-22 | NUEVO | 2026-10-22 | 37.12 | 1.2
27914 - ALBURA PPTO C | 340 | Q480400000 | Concreto | Muros P5 T4, ejes A-G / 12-9 apto 511 - 508 | 2026-10-01 | 2026-10-08 | 2026-10-09 | 7 | 49 | 42 | 85.7 | MURO | 48 | MURO-48-7 | 2026-10-22 | NUEVO | 2026-10-22 | 31.68 | -7
27914 - ALBURA PPTO C | 340 | Q480400000 | Concreto | Muros P5 T4, ejes A-G / 12-9 apto 511 - 508 | 2026-10-01 | 2026-10-08 | 2026-10-09 | 7 | 49 | 39.7 | 81 | MURO | 48 | MURO-48-7 | 2026-10-22 | NUEVO | 2026-10-22 | 31.68 | -9.3
27914 - ALBURA PPTO C | 341 | G210200000 | Concreto | Placa P5 T4, eje 1-4 / A-L apto 503 - 504 | 2026-10-01 | 2026-10-15 | 2026-10-19 | 14 | 21 | 25.2 | 120 | PLACA | 21 | PLACA-21-14 | 2026-10-22 | NUEVO | 2026-10-22 | 16.24 | 4.2
27914 - ALBURA PPTO C | 341 | G210200000 | Concreto | Placa P5 T4, eje 1-4 / A-L apto 503 - 504 | 2026-10-01 | 2026-10-15 | 2026-10-19 | 14 | 21 | 25.7 | 122.4 | PLACA | 21 | PLACA-21-14 | 2026-10-22 | NUEVO | 2026-10-22 | 16.24 | 4.7
27914 - ALBURA PPTO C | 341 | G210200000 | Concreto | Placa P5 T4, eje 1-4 / A-L apto 503 - 504 | 2026-10-01 | 2026-10-08 | 2026-10-09 | 7 | 21 | 20.9 | 99.5 | PLACA | 21 | PLACA-21-7 | 2026-10-22 | NUEVO | 2026-10-22 | 13.86 | -0.1
27914 - ALBURA PPTO C | 341 | G210200000 | Concreto | Placa P5 T4, eje 1-4 / A-L apto 503 - 504 | 2026-10-01 | 2026-10-08 | 2026-10-09 | 7 | 21 | 20.9 | 99.5 | PLACA | 21 | PLACA-21-7 | 2026-10-22 | NUEVO | 2026-10-22 | 13.86 | -0.1
27914 - ALBURA PPTO C | 342 | 4000 | Concreto | Viga salón comunal T3 eje A-D | 2026-10-02 | 2026-10-16 | 2026-10-19 | 14 | 28 | 28.2 | 100.7 | AUTOCOMPAC | 28 | AUTOCOMPAC-28-14 | 2026-10-22 | NUEVO | 2026-10-22 | 21.65 | 0.2
27914 - ALBURA PPTO C | 342 | 4000 | Concreto | Viga salón comunal T3 eje A-D | 2026-10-02 | 2026-10-16 | 2026-10-19 | 14 | 28 | 28.2 | 100.7 | AUTOCOMPAC | 28 | AUTOCOMPAC-28-14 | 2026-10-22 | NUEVO | 2026-10-22 | 21.65 | 0.2
27914 - ALBURA PPTO C | 342 | 4000 | Concreto | Viga salón comunal T3 eje A-D | 2026-10-02 | 2026-10-09 | 2026-10-15 | 7 | 28 | 25.7 | 91.8 | AUTOCOMPAC | 28 | AUTOCOMPAC-28-7 | 2026-10-22 | NUEVO | 2026-10-22 | 18.48 | -2.3
27914 - ALBURA PPTO C | 342 | 4000 | Concreto | Viga salón comunal T3 eje A-D | 2026-10-02 | 2026-10-09 | 2026-10-15 | 7 | 28 | 26.3 | 93.9 | AUTOCOMPAC | 28 | AUTOCOMPAC-28-7 | 2026-10-22 | NUEVO | 2026-10-22 | 18.48 | -1.7
27914 - ALBURA PPTO C | 343 | 7000 | Concreto | Muro T4 P5 eje 11-7 / L-G apto 506 - 507 | 2026-10-02 | 2026-10-16 | 2026-10-19 | 14 | 49 | 48.9 | 99.8 | MURO | 48 | MURO-48-14 | 2026-10-22 | NUEVO | 2026-10-22 | 37.12 | -0.1
27914 - ALBURA PPTO C | 343 | 7000 | Concreto | Muro T4 P5 eje 11-7 / L-G apto 506 - 507 | 2026-10-02 | 2026-10-16 | 2026-10-19 | 14 | 49 | 49 | 100 | MURO | 48 | MURO-48-14 | 2026-10-22 | NUEVO | 2026-10-22 | 37.12 | 0
27914 - ALBURA PPTO C | 343 | 7000 | Concreto | Muro T4 P5 eje 11-7 / L-G apto 506 - 507 | 2026-10-02 | 2026-10-09 | 2026-10-15 | 7 | 49 | 42.9 | 87.6 | MURO | 48 | MURO-48-7 | 2026-10-22 | NUEVO | 2026-10-22 | 31.68 | -6.1
27914 - ALBURA PPTO C | 343 | 7000 | Concreto | Muro T4 P5 eje 11-7 / L-G apto 506 - 507 | 2026-10-02 | 2026-10-09 | 2026-10-15 | 7 | 49 | 42.2 | 86.1 | MURO | 48 | MURO-48-7 | 2026-10-22 | NUEVO | 2026-10-22 | 31.68 | -6.8
27914 - ALBURA PPTO C | 344 | 3000 | Concreto | Placa T4 P6 eje 12-15 / A-L apto 609 - 610 | 2026-10-03 | 2026-10-17 | 2026-10-19 | 14 | 21 | 24.1 | 114.8 | PLACA | 21 | PLACA-21-14 | 2026-10-22 | NUEVO | 2026-10-22 | 16.24 | 3.1
27914 - ALBURA PPTO C | 344 | 3000 | Concreto | Placa T4 P6 eje 12-15 / A-L apto 609 - 610 | 2026-10-03 | 2026-10-17 | 2026-10-19 | 14 | 21 | 23.9 | 113.8 | PLACA | 21 | PLACA-21-14 | 2026-10-22 | NUEVO | 2026-10-22 | 16.24 | 2.9
27914 - ALBURA PPTO C | 344 | 3000 | Concreto | Placa T4 P6 eje 12-15 / A-L apto 609 - 610 | 2026-10-03 | 2026-10-10 | 2026-10-15 | 7 | 21 | 21.5 | 102.4 | PLACA | 21 | PLACA-21-7 | 2026-10-22 | NUEVO | 2026-10-22 | 13.86 | 0.5
27914 - ALBURA PPTO C | 344 | 3000 | Concreto | Placa T4 P6 eje 12-15 / A-L apto 609 - 610 | 2026-10-03 | 2026-10-10 | 2026-10-15 | 7 | 21 | 21.3 | 101.4 | PLACA | 21 | PLACA-21-7 | 2026-10-22 | NUEVO | 2026-10-22 | 13.86 | 0.3
27914 - ALBURA PPTO C | 345 | 4500 | Concreto | Losa cimentación eje 9-12 / A-L | 2026-10-03 | 2026-10-17 | 2026-10-19 | 14 | 31 | 30.9 | 99.7 | AUTOCOMPAC | 34 | AUTOCOMPAC-34-14 | 2026-10-22 | NUEVO | 2026-10-22 | 26.29 | -0.1
27914 - ALBURA PPTO C | 345 | 4500 | Concreto | Losa cimentación eje 9-12 / A-L | 2026-10-03 | 2026-10-17 | 2026-10-19 | 14 | 31 | 30.5 | 98.4 | AUTOCOMPAC | 34 | AUTOCOMPAC-34-14 | 2026-10-22 | NUEVO | 2026-10-22 | 26.29 | -0.5
27914 - ALBURA PPTO C | 345 | 4500 | Concreto | Losa cimentación eje 9-12 / A-L | 2026-10-03 | 2026-10-10 | 2026-10-15 | 7 | 31 | 27 | 87.1 | AUTOCOMPAC | 34 | AUTOCOMPAC-34-7 | 2026-10-22 | NUEVO | 2026-10-22 | 22.44 | -4
27914 - ALBURA PPTO C | 345 | 4500 | Concreto | Losa cimentación eje 9-12 / A-L | 2026-10-03 | 2026-10-10 | 2026-10-15 | 7 | 31 | 26 | 83.9 | AUTOCOMPAC | 34 | AUTOCOMPAC-34-7 | 2026-10-22 | NUEVO | 2026-10-22 | 22.44 | -5
27914 - ALBURA PPTO C | 346 | 7000 | Concreto | Muro T4 P5 eje 7-9 / L-G apto 505 - 501 | 2026-10-03 | 2026-10-17 | 2026-10-19 | 14 | 49 | 50.2 | 102.4 | MURO | 48 | MURO-48-14 | 2026-10-22 | NUEVO | 2026-10-22 | 37.12 | 1.2
27914 - ALBURA PPTO C | 346 | 7000 | Concreto | Muro T4 P5 eje 7-9 / L-G apto 505 - 501 | 2026-10-03 | 2026-10-17 | 2026-10-19 | 14 | 49 | 49.6 | 101.2 | MURO | 48 | MURO-48-14 | 2026-10-22 | NUEVO | 2026-10-22 | 37.12 | 0.6
27914 - ALBURA PPTO C | 346 | 7000 | Concreto | Muro T4 P5 eje 7-9 / L-G apto 505 - 501 | 2026-10-03 | 2026-10-10 | 2026-10-15 | 7 | 49 | 46.6 | 95.1 | MURO | 48 | MURO-48-7 | 2026-10-22 | NUEVO | 2026-10-22 | 31.68 | -2.4
27914 - ALBURA PPTO C | 346 | 7000 | Concreto | Muro T4 P5 eje 7-9 / L-G apto 505 - 501 | 2026-10-03 | 2026-10-10 | 2026-10-15 | 7 | 49 | 45.6 | 93.1 | MURO | 48 | MURO-48-7 | 2026-10-22 | NUEVO | 2026-10-22 | 31.68 | -3.4
27914 - ALBURA PPTO C | 347 | 7000 | Concreto | Muro T4 P5 eje 4-6 / G-L, ejes 5-7 / E-A apto 505 - 502 | 2026-10-05 | 2026-10-19 | 2026-10-20 | 14 | 49 | 53.9 | 110 | MURO | 48 | MURO-48-14 | 2026-10-22 | NUEVO | 2026-10-22 | 37.12 | 4.9
27914 - ALBURA PPTO C | 347 | 7000 | Concreto | Muro T4 P5 eje 4-6 / G-L, ejes 5-7 / E-A apto 505 - 502 | 2026-10-05 | 2026-10-19 | 2026-10-20 | 14 | 49 | 54.2 | 110.6 | MURO | 48 | MURO-48-14 | 2026-10-22 | NUEVO | 2026-10-22 | 37.12 | 5.2
27914 - ALBURA PPTO C | 347 | 7000 | Concreto | Muro T4 P5 eje 4-6 / G-L, ejes 5-7 / E-A apto 505 - 502 | 2026-10-05 | 2026-10-12 | 2026-10-15 | 7 | 49 | 41.7 | 85.1 | MURO | 48 | MURO-48-7 | 2026-10-22 | NUEVO | 2026-10-22 | 31.68 | -7.3
27914 - ALBURA PPTO C | 347 | 7000 | Concreto | Muro T4 P5 eje 4-6 / G-L, ejes 5-7 / E-A apto 505 - 502 | 2026-10-05 | 2026-10-12 | 2026-10-15 | 7 | 49 | 42.9 | 87.6 | MURO | 48 | MURO-48-7 | 2026-10-22 | NUEVO | 2026-10-22 | 31.68 | -6.1
27914 - ALBURA PPTO C | 348 | 3000 | Concreto | Placa T4 P6 eje 10-12 / A-L apto 608 - 611 | 2026-10-05 | 2026-10-19 | 2026-10-20 | 14 | 21 | 27.3 | 130 | PLACA | 21 | PLACA-21-14 | 2026-10-22 | NUEVO | 2026-10-22 | 16.24 | 6.3
27914 - ALBURA PPTO C | 348 | 3000 | Concreto | Placa T4 P6 eje 10-12 / A-L apto 608 - 611 | 2026-10-05 | 2026-10-19 | 2026-10-20 | 14 | 21 | 27.7 | 131.9 | PLACA | 21 | PLACA-21-14 | 2026-10-22 | NUEVO | 2026-10-22 | 16.24 | 6.7
27914 - ALBURA PPTO C | 348 | 3000 | Concreto | Placa T4 P6 eje 10-12 / A-L apto 608 - 611 | 2026-10-05 | 2026-10-12 | 2026-10-15 | 7 | 21 | 23.4 | 111.4 | PLACA | 21 | PLACA-21-7 | 2026-10-22 | NUEVO | 2026-10-22 | 13.86 | 2.4
27914 - ALBURA PPTO C | 348 | 3000 | Concreto | Placa T4 P6 eje 10-12 / A-L apto 608 - 611 | 2026-10-05 | 2026-10-12 | 2026-10-15 | 7 | 21 | 22.6 | 107.6 | PLACA | 21 | PLACA-21-7 | 2026-10-22 | NUEVO | 2026-10-22 | 13.86 | 1.6
27914 - ALBURA PPTO C | 349 | 7000 | Concreto | Muro T3 P1 eje 1-3' / L-A | 2026-10-06 | 2026-10-20 | 2026-10-21 | 14 | 49 | 49.7 | 101.4 | MURO | 48 | MURO-48-14 | 2026-10-22 | NUEVO | 2026-10-22 | 37.12 | 0.7
27914 - ALBURA PPTO C | 349 | 7000 | Concreto | Muro T3 P1 eje 1-3' / L-A | 2026-10-06 | 2026-10-20 | 2026-10-21 | 14 | 49 | 50.2 | 102.4 | MURO | 48 | MURO-48-14 | 2026-10-22 | NUEVO | 2026-10-22 | 37.12 | 1.2
27914 - ALBURA PPTO C | 349 | 7000 | Concreto | Muro T3 P1 eje 1-3' / L-A | 2026-10-06 | 2026-10-13 | 2026-10-15 | 7 | 49 | 39.5 | 80.6 | MURO | 48 | MURO-48-7 | 2026-10-22 | NUEVO | 2026-10-22 | 31.68 | -9.5
27914 - ALBURA PPTO C | 349 | 7000 | Concreto | Muro T3 P1 eje 1-3' / L-A | 2026-10-06 | 2026-10-13 | 2026-10-15 | 7 | 49 | 38.6 | 78.8 | MURO | 48 | MURO-48-7 | 2026-10-22 | NUEVO | 2026-10-22 | 31.68 | -10.4
27914 - ALBURA PPTO C | 35 | No especificado | Concreto | Pilote #32 Torre 4 | 2026-03-20 | 2026-04-17 | 2026-04-17 | 28 | 31 | 39.9 | 128.7 | TREMIE | 34 | TREMIE-34-28 | 2026-10-22 | NUEVO | 2026-10-22 |  | 8.9
27914 - ALBURA PPTO C | 35 | No especificado | Concreto | Pilote #32 Torre 4 | 2026-03-20 | 2026-04-17 | 2026-04-17 | 28 | 31 | 40.4 | 130.3 | TREMIE | 34 | TREMIE-34-28 | 2026-10-22 | NUEVO | 2026-10-22 |  | 9.4
27914 - ALBURA PPTO C | 35 | No especificado | Concreto | Pilote #32 Torre 4 | 2026-03-20 | 2026-04-17 | 2026-04-17 | 28 | 31 | 39.4 | 127.1 | TREMIE | 34 | TREMIE-34-28 | 2026-10-22 | NUEVO | 2026-10-22 |  | 8.4
27914 - ALBURA PPTO C | 35 | No especificado | Concreto | Pilote # 32 - Torre 4 | 2026-03-20 | 2026-04-03 | 2026-04-09 | 14 | 31 | 34.1 | 110 | TREMIE | 34 | TREMIE-34-14 | 2026-10-22 | NUEVO | 2026-10-22 |  | 3.1
27914 - ALBURA PPTO C | 35 | No especificado | Concreto | Pilote # 32 - Torre 4 | 2026-03-20 | 2026-04-03 | 2026-04-09 | 14 | 31 | 33.6 | 108.4 | TREMIE | 34 | TREMIE-34-14 | 2026-10-22 | NUEVO | 2026-10-22 |  | 2.6
27914 - ALBURA PPTO C | 35 | No especificado | Concreto | Pilote # 32 - Torre 4 | 2026-03-20 | 2026-04-03 | 2026-04-09 | 14 | 31 | 33.4 | 107.7 | TREMIE | 34 | TREMIE-34-14 | 2026-10-22 | NUEVO | 2026-10-22 |  | 2.4
27914 - ALBURA PPTO C | 35 | No especificado | Concreto | Pilote # 32 - Torre 4 | 2026-03-20 | 2026-03-27 | 2026-03-30 | 7 | 31 | 27.9 | 90 | TREMIE | 34 | TREMIE-34-7 | 2026-10-22 | NUEVO | 2026-10-22 |  | -3.1
27914 - ALBURA PPTO C | 35 | No especificado | Concreto | Pilote # 32 - Torre 4 | 2026-03-20 | 2026-03-27 | 2026-03-30 | 7 | 31 | 27.2 | 87.7 | TREMIE | 34 | TREMIE-34-7 | 2026-10-22 | NUEVO | 2026-10-22 |  | -3.8
27914 - ALBURA PPTO C | 35 | No especificado | Concreto | Pilote # 32 - Torre 4 | 2026-03-20 | 2026-03-27 | 2026-03-30 | 7 | 31 | 26.7 | 86.1 | TREMIE | 34 | TREMIE-34-7 | 2026-10-22 | NUEVO | 2026-10-22 |  | -4.3
27914 - ALBURA PPTO C | 350 | 3000 | Concreto | Placa T4 P6 eje 10-8 / A-L apto 607 - 612 | 2026-10-06 | 2026-10-20 | 2026-10-21 | 14 | 21 | 26.1 | 124.3 | PLACA | 21 | PLACA-21-14 | 2026-10-22 | NUEVO | 2026-10-22 | 16.24 | 5.1
27914 - ALBURA PPTO C | 350 | 3000 | Concreto | Placa T4 P6 eje 10-8 / A-L apto 607 - 612 | 2026-10-06 | 2026-10-20 | 2026-10-21 | 14 | 21 | 26.9 | 128.1 | PLACA | 21 | PLACA-21-14 | 2026-10-22 | NUEVO | 2026-10-22 | 16.24 | 5.9
27914 - ALBURA PPTO C | 350 | 3000 | Concreto | Placa T4 P6 eje 10-8 / A-L apto 607 - 612 | 2026-10-06 | 2026-10-13 | 2026-10-15 | 7 | 21 | 21.9 | 104.3 | PLACA | 21 | PLACA-21-7 | 2026-10-22 | NUEVO | 2026-10-22 | 13.86 | 0.9
27914 - ALBURA PPTO C | 350 | 3000 | Concreto | Placa T4 P6 eje 10-8 / A-L apto 607 - 612 | 2026-10-06 | 2026-10-13 | 2026-10-15 | 7 | 21 | 23.3 | 111 | PLACA | 21 | PLACA-21-7 | 2026-10-22 | NUEVO | 2026-10-22 | 13.86 | 2.3
27914 - ALBURA PPTO C | 351 | 7000 | Concreto | Muro T4 P5 eje 4-1 / A-L apto 503 - 504 | 2026-10-07 | 2026-10-21 | 2026-10-22 | 14 | 49 | 54 | 110.2 | MURO | 48 | MURO-48-14 | 2026-10-22 | NUEVO | 2026-10-22 | 37.12 | 5
27914 - ALBURA PPTO C | 351 | 7000 | Concreto | Muro T4 P5 eje 4-1 / A-L apto 503 - 504 | 2026-10-07 | 2026-10-21 | 2026-10-22 | 14 | 49 | 52.3 | 106.7 | MURO | 48 | MURO-48-14 | 2026-10-22 | NUEVO | 2026-10-22 | 37.12 | 3.3
27914 - ALBURA PPTO C | 351 | 7000 | Concreto | Muro T4 P5 eje 4-1 / A-L apto 503 - 504 | 2026-10-07 | 2026-10-14 | 2026-10-15 | 7 | 49 | 46.7 | 95.3 | MURO | 48 | MURO-48-7 | 2026-10-22 | NUEVO | 2026-10-22 | 31.68 | -2.3
27914 - ALBURA PPTO C | 351 | 7000 | Concreto | Muro T4 P5 eje 4-1 / A-L apto 503 - 504 | 2026-10-07 | 2026-10-14 | 2026-10-15 | 7 | 49 | 44.1 | 90 | MURO | 48 | MURO-48-7 | 2026-10-22 | NUEVO | 2026-10-22 | 31.68 | -4.9
27914 - ALBURA PPTO C | 352 | 3000 | Concreto | Placa T4 P6 eje 6-8 / A-L apto 606 - 601 | 2026-10-07 | 2026-10-21 | 2026-10-22 | 14 | 21 | 23.4 | 111.4 | PLACA | 21 | PLACA-21-14 | 2026-10-22 | NUEVO | 2026-10-22 | 16.24 | 2.4
27914 - ALBURA PPTO C | 352 | 3000 | Concreto | Placa T4 P6 eje 6-8 / A-L apto 606 - 601 | 2026-10-07 | 2026-10-21 | 2026-10-22 | 14 | 21 | 23.1 | 110 | PLACA | 21 | PLACA-21-14 | 2026-10-22 | NUEVO | 2026-10-22 | 16.24 | 2.1
27914 - ALBURA PPTO C | 352 | 3000 | Concreto | Placa T4 P6 eje 6-8 / A-L apto 606 - 601 | 2026-10-07 | 2026-10-14 | 2026-10-15 | 7 | 21 | 20.4 | 97.1 | PLACA | 21 | PLACA-21-7 | 2026-10-22 | NUEVO | 2026-10-22 | 13.86 | -0.6
27914 - ALBURA PPTO C | 352 | 3000 | Concreto | Placa T4 P6 eje 6-8 / A-L apto 606 - 601 | 2026-10-07 | 2026-10-14 | 2026-10-15 | 7 | 21 | 20.9 | 99.5 | PLACA | 21 | PLACA-21-7 | 2026-10-22 | NUEVO | 2026-10-22 | 13.86 | -0.1
27914 - ALBURA PPTO C | 353 | 4500 | Concreto | Losa cimentación T8, P1, eje 12-15 / A-L | 2026-10-08 | 2026-10-15 | 2026-10-19 | 7 | 31 | 24.6 | 79.4 | AUTOCOMPAC | 34 | AUTOCOMPAC-34-7 | 2026-10-22 | NUEVO | 2026-10-22 | 22.44 | -6.4
27914 - ALBURA PPTO C | 353 | 4500 | Concreto | Losa cimentación T8, P1, eje 12-15 / A-L | 2026-10-08 | 2026-10-15 | 2026-10-19 | 7 | 31 | 24.8 | 80 | AUTOCOMPAC | 34 | AUTOCOMPAC-34-7 | 2026-10-22 | NUEVO | 2026-10-22 | 22.44 | -6.2
27914 - ALBURA PPTO C | 354 | 7000 | Concreto | Muro T3, P1, eje 4-7 / F-A | 2026-10-08 | 2026-10-15 | 2026-10-19 | 7 | 49 | 43 | 87.8 | MURO | 48 | MURO-48-7 | 2026-10-22 | NUEVO | 2026-10-22 | 31.68 | -6
27914 - ALBURA PPTO C | 354 | 7000 | Concreto | Muro T3, P1, eje 4-7 / F-A | 2026-10-08 | 2026-10-15 | 2026-10-19 | 7 | 49 | 44.1 | 90 | MURO | 48 | MURO-48-7 | 2026-10-22 | NUEVO | 2026-10-22 | 31.68 | -4.9
27914 - ALBURA PPTO C | 355 | 3000 | Concreto | Placa T4, P6, eje 6-4 / A-L, apto 605 - 602 | 2026-10-08 | 2026-10-15 | 2026-10-19 | 7 | 21 | 21.5 | 102.4 | PLACA | 21 | PLACA-21-7 | 2026-10-22 | NUEVO | 2026-10-22 | 13.86 | 0.5
27914 - ALBURA PPTO C | 355 | 3000 | Concreto | Placa T4, P6, eje 6-4 / A-L, apto 605 - 602 | 2026-10-08 | 2026-10-15 | 2026-10-19 | 7 | 21 | 21.2 | 101 | PLACA | 21 | PLACA-21-7 | 2026-10-22 | NUEVO | 2026-10-22 | 13.86 | 0.2
27914 - ALBURA PPTO C | 356 | 7000 | Concreto | Muro T4, P6, eje 12-15 / A-L, apto 609 - 610 | 2026-10-08 | 2026-10-15 | 2026-10-19 | 7 | 49 | 41.7 | 85.1 | MURO | 48 | MURO-48-7 | 2026-10-22 | NUEVO | 2026-10-22 | 31.68 | -7.3
27914 - ALBURA PPTO C | 356 | 7000 | Concreto | Muro T4, P6, eje 12-15 / A-L, apto 609 - 610 | 2026-10-08 | 2026-10-15 | 2026-10-19 | 7 | 49 | 43.4 | 88.6 | MURO | 48 | MURO-48-7 | 2026-10-22 | NUEVO | 2026-10-22 | 31.68 | -5.6
27914 - ALBURA PPTO C | 357 | 7000 | Concreto | Muro torre 3, P1, eje 5-7 / A-F | 2026-10-09 | 2026-10-16 | 2026-10-19 | 7 | 49 | 39.3 | 80.2 | MURO | 48 | MURO-48-7 | 2026-10-22 | NUEVO | 2026-10-22 | 31.68 | -9.7
27914 - ALBURA PPTO C | 357 | 7000 | Concreto | Muro torre 3, P1, eje 5-7 / A-F | 2026-10-09 | 2026-10-16 | 2026-10-19 | 7 | 49 | 38.8 | 79.2 | MURO | 48 | MURO-48-7 | 2026-10-22 | NUEVO | 2026-10-22 | 31.68 | -10.2
27914 - ALBURA PPTO C | 358 | 4000 | Concreto | Viga cabezal salón comunal, eje F / 5-3 | 2026-10-10 | 2026-10-17 | 2026-10-19 | 7 | 28 | 17.7 | 63.2 | AUTOCOMPAC | 28 | AUTOCOMPAC-28-7 | 2026-10-22 | NUEVO | 2026-10-22 | 18.48 | -10.3
27914 - ALBURA PPTO C | 358 | 4000 | Concreto | Viga cabezal salón comunal, eje F / 5-3 | 2026-10-10 | 2026-10-17 | 2026-10-19 | 7 | 28 | 17.2 | 61.4 | AUTOCOMPAC | 28 | AUTOCOMPAC-28-7 | 2026-10-22 | NUEVO | 2026-10-22 | 18.48 | -10.8
27914 - ALBURA PPTO C | 359 | 7000 | Concreto | Muro T4, 96, eje 9-12 / A-F, apto 611 - 607 | 2026-10-10 | 2026-10-17 | 2026-10-19 | 7 | 49 | 43.9 | 89.6 | MURO | 48 | MURO-48-7 | 2026-10-22 | NUEVO | 2026-10-22 | 31.68 | -5.1
27914 - ALBURA PPTO C | 359 | 7000 | Concreto | Muro T4, 96, eje 9-12 / A-F, apto 611 - 607 | 2026-10-10 | 2026-10-17 | 2026-10-19 | 7 | 49 | 44.2 | 90.2 | MURO | 48 | MURO-48-7 | 2026-10-22 | NUEVO | 2026-10-22 | 31.68 | -4.8
27914 - ALBURA PPTO C | 36 | No especificado | Concreto | Pilote #02 Torre 4 | 2026-03-20 | 2026-04-17 | 2026-04-17 | 28 | 31 | 41.5 | 133.9 | TREMIE | 34 | TREMIE-34-28 | 2026-10-22 | NUEVO | 2026-10-22 |  | 10.5
27914 - ALBURA PPTO C | 36 | No especificado | Concreto | Pilote #02 Torre 4 | 2026-03-20 | 2026-04-17 | 2026-04-17 | 28 | 31 | 40.4 | 130.3 | TREMIE | 34 | TREMIE-34-28 | 2026-10-22 | NUEVO | 2026-10-22 |  | 9.4
27914 - ALBURA PPTO C | 36 | No especificado | Concreto | Pilote #02 Torre 4 | 2026-03-20 | 2026-04-17 | 2026-04-17 | 28 | 31 | 40.9 | 131.9 | TREMIE | 34 | TREMIE-34-28 | 2026-10-22 | NUEVO | 2026-10-22 |  | 9.9
27914 - ALBURA PPTO C | 36 | No especificado | Concreto | Pilote # 02 - Torre 4 | 2026-03-20 | 2026-04-03 | 2026-04-09 | 14 | 31 | 33.1 | 106.8 | TREMIE | 34 | TREMIE-34-14 | 2026-10-22 | NUEVO | 2026-10-22 |  | 2.1
27914 - ALBURA PPTO C | 36 | No especificado | Concreto | Pilote # 02 - Torre 4 | 2026-03-20 | 2026-04-03 | 2026-04-09 | 14 | 31 | 32 | 103.2 | TREMIE | 34 | TREMIE-34-14 | 2026-10-22 | NUEVO | 2026-10-22 |  | 1
27914 - ALBURA PPTO C | 36 | No especificado | Concreto | Pilote # 02 - Torre 4 | 2026-03-20 | 2026-04-03 | 2026-04-09 | 14 | 31 | 32.6 | 105.2 | TREMIE | 34 | TREMIE-34-14 | 2026-10-22 | NUEVO | 2026-10-22 |  | 1.6
27914 - ALBURA PPTO C | 36 | No especificado | Concreto | Pilote # 02 - Torre 4 | 2026-03-20 | 2026-03-27 | 2026-03-30 | 7 | 31 | 26.7 | 86.1 | TREMIE | 34 | TREMIE-34-7 | 2026-10-22 | NUEVO | 2026-10-22 |  | -4.3
27914 - ALBURA PPTO C | 36 | No especificado | Concreto | Pilote # 02 - Torre 4 | 2026-03-20 | 2026-03-27 | 2026-03-30 | 7 | 31 | 25.8 | 83.2 | TREMIE | 34 | TREMIE-34-7 | 2026-10-22 | NUEVO | 2026-10-22 |  | -5.2
27914 - ALBURA PPTO C | 36 | No especificado | Concreto | Pilote # 02 - Torre 4 | 2026-03-20 | 2026-03-27 | 2026-03-30 | 7 | 31 | 25 | 80.6 | TREMIE | 34 | TREMIE-34-7 | 2026-10-22 | NUEVO | 2026-10-22 |  | -6
27914 - ALBURA PPTO C | 360 | 3000 | Concreto | Placa T4, P6, eje 1-4 / A-L, apto 603 - 604 | 2026-10-10 | 2026-10-17 | 2026-10-19 | 7 | 21 | 18.9 | 90 | PLACA | 21 | PLACA-21-7 | 2026-10-22 | NUEVO | 2026-10-22 | 13.86 | -2.1
27914 - ALBURA PPTO C | 360 | 3000 | Concreto | Placa T4, P6, eje 1-4 / A-L, apto 603 - 604 | 2026-10-10 | 2026-10-17 | 2026-10-19 | 7 | 21 | 19.3 | 91.9 | PLACA | 21 | PLACA-21-7 | 2026-10-22 | NUEVO | 2026-10-22 | 13.86 | -1.7
27914 - ALBURA PPTO C | 361 | 7000 | Concreto | Muro torre 4, P6, eje 9-7 / L-G | 2026-10-13 | 2026-10-20 | 2026-10-21 | 7 | 49 | 38.6 | 78.8 | MURO | 48 | MURO-48-7 | 2026-10-22 | NUEVO | 2026-10-22 | 31.68 | -10.4
27914 - ALBURA PPTO C | 361 | 7000 | Concreto | Muro torre 4, P6, eje 9-7 / L-G | 2026-10-13 | 2026-10-20 | 2026-10-21 | 7 | 49 | 37.7 | 76.9 | MURO | 48 | MURO-48-7 | 2026-10-22 | NUEVO | 2026-10-22 | 31.68 | -11.3
27914 - ALBURA PPTO C | 362 | 3000 | Concreto | Placa torre 3, P1, eje 1-4 / A-L | 2026-10-13 | 2026-10-20 | 2026-10-21 | 7 | 21 | 19.4 | 92.4 | PLACA | 21 | PLACA-21-7 | 2026-10-22 | NUEVO | 2026-10-22 | 13.86 | -1.6
27914 - ALBURA PPTO C | 362 | 3000 | Concreto | Placa torre 3, P1, eje 1-4 / A-L | 2026-10-13 | 2026-10-20 | 2026-10-21 | 7 | 21 | 19.1 | 91 | PLACA | 21 | PLACA-21-7 | 2026-10-22 | NUEVO | 2026-10-22 | 13.86 | -1.9
27914 - ALBURA PPTO C | 363 | 3000 | Concreto | Placa torre 4, P7, eje 12-15 / A-L, apto 709 - 710 | 2026-10-14 | 2026-10-21 | 2026-10-22 | 7 | 21 | 21.2 | 101 | PLACA | 21 | PLACA-21-7 | 2026-10-22 | NUEVO | 2026-10-22 | 13.86 | 0.2
27914 - ALBURA PPTO C | 363 | 3000 | Concreto | Placa torre 4, P7, eje 12-15 / A-L, apto 709 - 710 | 2026-10-14 | 2026-10-21 | 2026-10-22 | 7 | 21 | 21 | 100 | PLACA | 21 | PLACA-21-7 | 2026-10-22 | NUEVO | 2026-10-22 | 13.86 | 0
27914 - ALBURA PPTO C | 364 | 7000 | Concreto | Muro torre 4, P6, eje 10-7 / A-G, apto 601 - 605 | 2026-10-14 | 2026-10-21 | 2026-10-22 | 7 | 49 | 36.9 | 75.3 | MURO | 48 | MURO-48-7 | 2026-10-22 | NUEVO | 2026-10-22 | 31.68 | -12.1
27914 - ALBURA PPTO C | 364 | 7000 | Concreto | Muro torre 4, P6, eje 10-7 / A-G, apto 601 - 605 | 2026-10-14 | 2026-10-21 | 2026-10-22 | 7 | 49 | 36.6 | 74.7 | MURO | 48 | MURO-48-7 | 2026-10-22 | NUEVO | 2026-10-22 | 31.68 | -12.4
27914 - ALBURA PPTO C | 37 | No especificado | Concreto | Pilote # 58 Torre 4 | 2026-03-21 | 2026-04-18 | 2026-04-20 | 28 | 31 | 41.2 | 132.9 | TREMIE | 34 | TREMIE-34-28 | 2026-10-22 | NUEVO | 2026-10-22 |  | 10.2
27914 - ALBURA PPTO C | 37 | No especificado | Concreto | Pilote # 58 Torre 4 | 2026-03-21 | 2026-04-18 | 2026-04-20 | 28 | 31 | 40.2 | 129.7 | TREMIE | 34 | TREMIE-34-28 | 2026-10-22 | NUEVO | 2026-10-22 |  | 9.2
27914 - ALBURA PPTO C | 37 | No especificado | Concreto | Pilote # 58 Torre 4 | 2026-03-21 | 2026-04-18 | 2026-04-20 | 28 | 31 | 40.7 | 131.3 | TREMIE | 34 | TREMIE-34-28 | 2026-10-22 | NUEVO | 2026-10-22 |  | 9.7
27914 - ALBURA PPTO C | 37 | No especificado | Concreto | Pilote # 58 - Torre 4 | 2026-03-21 | 2026-04-04 | 2026-04-09 | 14 | 31 | 35.4 | 114.2 | TREMIE | 34 | TREMIE-34-14 | 2026-10-22 | NUEVO | 2026-10-22 |  | 4.4
27914 - ALBURA PPTO C | 37 | No especificado | Concreto | Pilote # 58 - Torre 4 | 2026-03-21 | 2026-04-04 | 2026-04-09 | 14 | 31 | 35.1 | 113.2 | TREMIE | 34 | TREMIE-34-14 | 2026-10-22 | NUEVO | 2026-10-22 |  | 4.1
27914 - ALBURA PPTO C | 37 | No especificado | Concreto | Pilote # 58 - Torre 4 | 2026-03-21 | 2026-04-04 | 2026-04-09 | 14 | 31 | 34.2 | 110.3 | TREMIE | 34 | TREMIE-34-14 | 2026-10-22 | NUEVO | 2026-10-22 |  | 3.2
27914 - ALBURA PPTO C | 37 | No especificado | Concreto | Pilote # 58 - Torre 4 | 2026-03-21 | 2026-03-28 | 2026-03-30 | 7 | 31 | 29.8 | 96.1 | TREMIE | 34 | TREMIE-34-7 | 2026-10-22 | NUEVO | 2026-10-22 |  | -1.2
27914 - ALBURA PPTO C | 37 | No especificado | Concreto | Pilote # 58 - Torre 4 | 2026-03-21 | 2026-03-28 | 2026-03-30 | 7 | 31 | 29 | 93.5 | TREMIE | 34 | TREMIE-34-7 | 2026-10-22 | NUEVO | 2026-10-22 |  | -2
27914 - ALBURA PPTO C | 37 | No especificado | Concreto | Pilote # 58 - Torre 4 | 2026-03-21 | 2026-03-28 | 2026-03-30 | 7 | 31 | 29.4 | 94.8 | TREMIE | 34 | TREMIE-34-7 | 2026-10-22 | NUEVO | 2026-10-22 |  | -1.6
27914 - ALBURA PPTO C | 38 | No especificado | Concreto | Pilote # 34 Torre 4 | 2026-03-24 | 2026-04-21 | 2026-04-21 | 28 | 31 | 33.5 | 108.1 | TREMIE | 34 | TREMIE-34-28 | 2026-10-22 | NUEVO | 2026-10-22 |  | 2.5
27914 - ALBURA PPTO C | 38 | No especificado | Concreto | Pilote # 34 Torre 4 | 2026-03-24 | 2026-04-21 | 2026-04-21 | 28 | 31 | 34 | 109.7 | TREMIE | 34 | TREMIE-34-28 | 2026-10-22 | NUEVO | 2026-10-22 |  | 3
27914 - ALBURA PPTO C | 38 | No especificado | Concreto | Pilote # 34 Torre 4 | 2026-03-24 | 2026-04-21 | 2026-04-21 | 28 | 31 | 33.1 | 106.8 | TREMIE | 34 | TREMIE-34-28 | 2026-10-22 | NUEVO | 2026-10-22 |  | 2.1
27914 - ALBURA PPTO C | 38 | No especificado | Concreto | Pilote # 34 - Torre 4 | 2026-03-24 | 2026-04-07 | 2026-04-09 | 14 | 31 | 29.3 | 94.5 | TREMIE | 34 | TREMIE-34-14 | 2026-10-22 | NUEVO | 2026-10-22 |  | -1.7
27914 - ALBURA PPTO C | 38 | No especificado | Concreto | Pilote # 34 - Torre 4 | 2026-03-24 | 2026-04-07 | 2026-04-09 | 14 | 31 | 28.5 | 91.9 | TREMIE | 34 | TREMIE-34-14 | 2026-10-22 | NUEVO | 2026-10-22 |  | -2.5
27914 - ALBURA PPTO C | 38 | No especificado | Concreto | Pilote # 34 - Torre 4 | 2026-03-24 | 2026-04-07 | 2026-04-09 | 14 | 31 | 28.1 | 90.6 | TREMIE | 34 | TREMIE-34-14 | 2026-10-22 | NUEVO | 2026-10-22 |  | -2.9
27914 - ALBURA PPTO C | 38 | No especificado | Concreto | Pilote # 34 - Torre 4 | 2026-03-24 | 2026-03-31 | 2026-04-06 | 7 | 31 | 25.8 | 83.2 | TREMIE | 34 | TREMIE-34-7 | 2026-10-22 | NUEVO | 2026-10-22 |  | -5.2
27914 - ALBURA PPTO C | 38 | No especificado | Concreto | Pilote # 34 - Torre 4 | 2026-03-24 | 2026-03-31 | 2026-04-06 | 7 | 31 | 25 | 80.6 | TREMIE | 34 | TREMIE-34-7 | 2026-10-22 | NUEVO | 2026-10-22 |  | -6
27914 - ALBURA PPTO C | 38 | No especificado | Concreto | Pilote # 34 - Torre 4 | 2026-03-24 | 2026-03-31 | 2026-04-06 | 7 | 31 | 24.6 | 79.4 | TREMIE | 34 | TREMIE-34-7 | 2026-10-22 | NUEVO | 2026-10-22 |  | -6.4
27914 - ALBURA PPTO C | 39 | No especificado | Concreto | Pilote # 06 Torre 4 | 2026-03-24 | 2026-04-21 | 2026-04-21 | 28 | 31 | 37 | 119.4 | TREMIE | 34 | TREMIE-34-28 | 2026-10-22 | NUEVO | 2026-10-22 |  | 6
27914 - ALBURA PPTO C | 39 | No especificado | Concreto | Pilote # 06 Torre 4 | 2026-03-24 | 2026-04-21 | 2026-04-21 | 28 | 31 | 36 | 116.1 | TREMIE | 34 | TREMIE-34-28 | 2026-10-22 | NUEVO | 2026-10-22 |  | 5
27914 - ALBURA PPTO C | 39 | No especificado | Concreto | Pilote # 06 Torre 4 | 2026-03-24 | 2026-04-21 | 2026-04-21 | 28 | 31 | 36.5 | 117.7 | TREMIE | 34 | TREMIE-34-28 | 2026-10-22 | NUEVO | 2026-10-22 |  | 5.5
27914 - ALBURA PPTO C | 39 | No especificado | Concreto | Pilote # 06 - Torre 4 | 2026-03-24 | 2026-04-07 | 2026-04-09 | 14 | 31 | 32.9 | 106.1 | TREMIE | 34 | TREMIE-34-14 | 2026-10-22 | NUEVO | 2026-10-22 |  | 1.9
27914 - ALBURA PPTO C | 39 | No especificado | Concreto | Pilote # 06 - Torre 4 | 2026-03-24 | 2026-04-07 | 2026-04-09 | 14 | 31 | 32.3 | 104.2 | TREMIE | 34 | TREMIE-34-14 | 2026-10-22 | NUEVO | 2026-10-22 |  | 1.3
27914 - ALBURA PPTO C | 39 | No especificado | Concreto | Pilote # 06 - Torre 4 | 2026-03-24 | 2026-04-07 | 2026-04-09 | 14 | 31 | 32.8 | 105.8 | TREMIE | 34 | TREMIE-34-14 | 2026-10-22 | NUEVO | 2026-10-22 |  | 1.8
27914 - ALBURA PPTO C | 39 | No especificado | Concreto | Pilote # 06 - Torre 4 | 2026-03-24 | 2026-03-31 | 2026-04-06 | 7 | 31 | 27.4 | 88.4 | TREMIE | 34 | TREMIE-34-7 | 2026-10-22 | NUEVO | 2026-10-22 |  | -3.6
27914 - ALBURA PPTO C | 39 | No especificado | Concreto | Pilote # 06 - Torre 4 | 2026-03-24 | 2026-03-31 | 2026-04-06 | 7 | 31 | 26.9 | 86.8 | TREMIE | 34 | TREMIE-34-7 | 2026-10-22 | NUEVO | 2026-10-22 |  | -4.1
27914 - ALBURA PPTO C | 39 | No especificado | Concreto | Pilote # 06 - Torre 4 | 2026-03-24 | 2026-03-31 | 2026-04-06 | 7 | 31 | 25.8 | 83.2 | TREMIE | 34 | TREMIE-34-7 | 2026-10-22 | NUEVO | 2026-10-22 |  | -5.2
27914 - ALBURA PPTO C | 4 | No especificado | Concreto | Pilote #56 torre 4 | 2026-02-24 | 2026-03-24 | 2026-03-26 | 28 | 31 | 37.8 | 121.9 | TREMIE | 34 | TREMIE-34-28 | 2026-10-22 | NUEVO | 2026-10-22 |  | 6.8
27914 - ALBURA PPTO C | 4 | No especificado | Concreto | Pilote #56 torre 4 | 2026-02-24 | 2026-03-24 | 2026-03-26 | 28 | 31 | 36.7 | 118.4 | TREMIE | 34 | TREMIE-34-28 | 2026-10-22 | NUEVO | 2026-10-22 |  | 5.7
27914 - ALBURA PPTO C | 4 | No especificado | Concreto | Pilote #56 torre 4 | 2026-02-24 | 2026-03-24 | 2026-03-26 | 28 | 31 | 37.2 | 120 | TREMIE | 34 | TREMIE-34-28 | 2026-10-22 | NUEVO | 2026-10-22 |  | 6.2
27914 - ALBURA PPTO C | 4 | No especificado | Concreto | Pilote # 56 - Torre 4 | 2026-02-24 | 2026-03-10 | 2026-03-20 | 14 | 31 | 32.4 | 104.5 | TREMIE | 34 | TREMIE-34-14 | 2026-10-22 | NUEVO | 2026-10-22 |  | 1.4
27914 - ALBURA PPTO C | 4 | No especificado | Concreto | Pilote # 56 - Torre 4 | 2026-02-24 | 2026-03-10 | 2026-03-20 | 14 | 31 | 31.6 | 101.9 | TREMIE | 34 | TREMIE-34-14 | 2026-10-22 | NUEVO | 2026-10-22 |  | 0.6
27914 - ALBURA PPTO C | 4 | No especificado | Concreto | Pilote # 56 - Torre 4 | 2026-02-24 | 2026-03-10 | 2026-03-20 | 14 | 31 | 32.2 | 103.9 | TREMIE | 34 | TREMIE-34-14 | 2026-10-22 | NUEVO | 2026-10-22 |  | 1.2
27914 - ALBURA PPTO C | 4 | No especificado | Concreto | Pilote # 56 - Torre 4 | 2026-02-24 | 2026-03-03 | 2026-03-06 | 7 | 31 | 29.1 | 93.9 | TREMIE | 34 | TREMIE-34-7 | 2026-10-22 | NUEVO | 2026-10-22 |  | -1.9
27914 - ALBURA PPTO C | 4 | No especificado | Concreto | Pilote # 56 - Torre 4 | 2026-02-24 | 2026-03-03 | 2026-03-06 | 7 | 31 | 28.4 | 91.6 | TREMIE | 34 | TREMIE-34-7 | 2026-10-22 | NUEVO | 2026-10-22 |  | -2.6
27914 - ALBURA PPTO C | 4 | No especificado | Concreto | Pilote # 56 - Torre 4 | 2026-02-24 | 2026-03-03 | 2026-03-06 | 7 | 31 | 27.7 | 89.4 | TREMIE | 34 | TREMIE-34-7 | 2026-10-22 | NUEVO | 2026-10-22 |  | -3.3
27914 - ALBURA PPTO C | 40 | No especificado | Concreto | Pilote # 70 - Torre 4 | 2026-03-25 | 2026-04-08 | 2026-04-14 | 14 | 31 | 32.9 | 106.1 | TREMIE | 34 | TREMIE-34-14 | 2026-10-22 | NUEVO | 2026-10-22 |  | 1.9
27914 - ALBURA PPTO C | 40 | No especificado | Concreto | Pilote # 70 - Torre 4 | 2026-03-25 | 2026-04-08 | 2026-04-14 | 14 | 31 | 32.1 | 103.5 | TREMIE | 34 | TREMIE-34-14 | 2026-10-22 | NUEVO | 2026-10-22 |  | 1.1
27914 - ALBURA PPTO C | 40 | No especificado | Concreto | Pilote # 70 - Torre 4 | 2026-03-25 | 2026-04-08 | 2026-04-14 | 14 | 31 | 32.2 | 103.9 | TREMIE | 34 | TREMIE-34-14 | 2026-10-22 | NUEVO | 2026-10-22 |  | 1.2
27914 - ALBURA PPTO C | 40 | No especificado | Concreto | Pilote # 70 - Torre 4 | 2026-03-25 | 2026-04-01 | 2026-04-09 | 7 | 31 | 32.5 | 104.8 | TREMIE | 34 | TREMIE-34-7 | 2026-10-22 | NUEVO | 2026-10-22 |  | 1.5
27914 - ALBURA PPTO C | 40 | No especificado | Concreto | Pilote # 70 - Torre 4 | 2026-03-25 | 2026-04-01 | 2026-04-09 | 7 | 31 | 31.5 | 101.6 | TREMIE | 34 | TREMIE-34-7 | 2026-10-22 | NUEVO | 2026-10-22 |  | 0.5
27914 - ALBURA PPTO C | 40 | No especificado | Concreto | Pilote # 70 - Torre 4 | 2026-03-25 | 2026-04-01 | 2026-04-09 | 7 | 31 | 32.1 | 103.5 | TREMIE | 34 | TREMIE-34-7 | 2026-10-22 | NUEVO | 2026-10-22 |  | 1.1
27914 - ALBURA PPTO C | 40 | No especificado | Concreto | Pilote # 70 Torre 4 | 2026-03-25 | 2026-04-22 | 2026-04-22 | 28 | 31 | 40 | 129 | TREMIE | 34 | TREMIE-34-28 | 2026-10-22 | NUEVO | 2026-10-22 |  | 9
27914 - ALBURA PPTO C | 40 | No especificado | Concreto | Pilote # 70 Torre 4 | 2026-03-25 | 2026-04-22 | 2026-04-22 | 28 | 31 | 40.6 | 131 | TREMIE | 34 | TREMIE-34-28 | 2026-10-22 | NUEVO | 2026-10-22 |  | 9.6
27914 - ALBURA PPTO C | 40 | No especificado | Concreto | Pilote # 70 Torre 4 | 2026-03-25 | 2026-04-22 | 2026-04-22 | 28 | 31 | 40.4 | 130.3 | TREMIE | 34 | TREMIE-34-28 | 2026-10-22 | NUEVO | 2026-10-22 |  | 9.4
27914 - ALBURA PPTO C | 41 | No especificado | Concreto | Pilote # 47 - Torre 4 | 2026-03-25 | 2026-04-08 | 2026-04-14 | 14 | 31 | 35.9 | 115.8 | TREMIE | 34 | TREMIE-34-14 | 2026-10-22 | NUEVO | 2026-10-22 |  | 4.9
27914 - ALBURA PPTO C | 41 | No especificado | Concreto | Pilote # 47 - Torre 4 | 2026-03-25 | 2026-04-08 | 2026-04-14 | 14 | 31 | 35.9 | 115.8 | TREMIE | 34 | TREMIE-34-14 | 2026-10-22 | NUEVO | 2026-10-22 |  | 4.9
27914 - ALBURA PPTO C | 41 | No especificado | Concreto | Pilote # 47 - Torre 4 | 2026-03-25 | 2026-04-08 | 2026-04-14 | 14 | 31 | 34.6 | 111.6 | TREMIE | 34 | TREMIE-34-14 | 2026-10-22 | NUEVO | 2026-10-22 |  | 3.6
27914 - ALBURA PPTO C | 41 | No especificado | Concreto | Pilote # 47 - Torre 4 | 2026-03-25 | 2026-04-01 | 2026-04-09 | 7 | 31 | 35.2 | 113.5 | TREMIE | 34 | TREMIE-34-7 | 2026-10-22 | NUEVO | 2026-10-22 |  | 4.2
27914 - ALBURA PPTO C | 41 | No especificado | Concreto | Pilote # 47 - Torre 4 | 2026-03-25 | 2026-04-01 | 2026-04-09 | 7 | 31 | 34.3 | 110.6 | TREMIE | 34 | TREMIE-34-7 | 2026-10-22 | NUEVO | 2026-10-22 |  | 3.3
27914 - ALBURA PPTO C | 41 | No especificado | Concreto | Pilote # 47 - Torre 4 | 2026-03-25 | 2026-04-01 | 2026-04-09 | 7 | 31 | 33.8 | 109 | TREMIE | 34 | TREMIE-34-7 | 2026-10-22 | NUEVO | 2026-10-22 |  | 2.8
27914 - ALBURA PPTO C | 41 | No especificado | Concreto | Pilote # 47 Torre 4 | 2026-03-25 | 2026-04-22 | 2026-04-22 | 28 | 31 | 38.6 | 124.5 | TREMIE | 34 | TREMIE-34-28 | 2026-10-22 | NUEVO | 2026-10-22 |  | 7.6
27914 - ALBURA PPTO C | 41 | No especificado | Concreto | Pilote # 47 Torre 4 | 2026-03-25 | 2026-04-22 | 2026-04-22 | 28 | 31 | 39.2 | 126.5 | TREMIE | 34 | TREMIE-34-28 | 2026-10-22 | NUEVO | 2026-10-22 |  | 8.2
27914 - ALBURA PPTO C | 41 | No especificado | Concreto | Pilote # 47 Torre 4 | 2026-03-25 | 2026-04-22 | 2026-04-22 | 28 | 31 | 38.9 | 125.5 | TREMIE | 34 | TREMIE-34-28 | 2026-10-22 | NUEVO | 2026-10-22 |  | 7.9
27914 - ALBURA PPTO C | 42 | No especificado | Concreto | Pilote # 26 - Torre 4 | 2026-03-26 | 2026-04-09 | 2026-04-14 | 14 | 31 | 39.3 | 126.8 | TREMIE | 34 | TREMIE-34-14 | 2026-10-22 | NUEVO | 2026-10-22 |  | 8.3
27914 - ALBURA PPTO C | 42 | No especificado | Concreto | Pilote # 26 - Torre 4 | 2026-03-26 | 2026-04-09 | 2026-04-14 | 14 | 31 | 39 | 125.8 | TREMIE | 34 | TREMIE-34-14 | 2026-10-22 | NUEVO | 2026-10-22 |  | 8
27914 - ALBURA PPTO C | 42 | No especificado | Concreto | Pilote # 26 - Torre 4 | 2026-03-26 | 2026-04-09 | 2026-04-14 | 14 | 31 | 38.3 | 123.5 | TREMIE | 34 | TREMIE-34-14 | 2026-10-22 | NUEVO | 2026-10-22 |  | 7.3
27914 - ALBURA PPTO C | 42 | No especificado | Concreto | Pilote # 26 - Torre 4 | 2026-03-26 | 2026-04-02 | 2026-04-14 | 7 | 31 | 38.1 | 122.9 | TREMIE | 34 | TREMIE-34-7 | 2026-10-22 | NUEVO | 2026-10-22 |  | 7.1
27914 - ALBURA PPTO C | 42 | No especificado | Concreto | Pilote # 26 - Torre 4 | 2026-03-26 | 2026-04-02 | 2026-04-14 | 7 | 31 | 37.3 | 120.3 | TREMIE | 34 | TREMIE-34-7 | 2026-10-22 | NUEVO | 2026-10-22 |  | 6.3
27914 - ALBURA PPTO C | 42 | No especificado | Concreto | Pilote # 26 - Torre 4 | 2026-03-26 | 2026-04-02 | 2026-04-14 | 7 | 31 | 36.7 | 118.4 | TREMIE | 34 | TREMIE-34-7 | 2026-10-22 | NUEVO | 2026-10-22 |  | 5.7
27914 - ALBURA PPTO C | 42 | No especificado | Concreto | Pilote # 26 Torre 4 | 2026-03-26 | 2026-04-23 | 2026-04-23 | 28 | 31 | 43.6 | 140.6 | TREMIE | 34 | TREMIE-34-28 | 2026-10-22 | NUEVO | 2026-10-22 |  | 12.6
27914 - ALBURA PPTO C | 42 | No especificado | Concreto | Pilote # 26 Torre 4 | 2026-03-26 | 2026-04-23 | 2026-04-23 | 28 | 31 | 42.5 | 137.1 | TREMIE | 34 | TREMIE-34-28 | 2026-10-22 | NUEVO | 2026-10-22 |  | 11.5
27914 - ALBURA PPTO C | 42 | No especificado | Concreto | Pilote # 26 Torre 4 | 2026-03-26 | 2026-04-23 | 2026-04-23 | 28 | 31 | 43.2 | 139.4 | TREMIE | 34 | TREMIE-34-28 | 2026-10-22 | NUEVO | 2026-10-22 |  | 12.2
27914 - ALBURA PPTO C | 43 | No especificado | Concreto | Pilote # 52 - Torre 4 | 2026-03-27 | 2026-04-10 | 2026-04-14 | 14 | 31 | 37 | 119.4 | TREMIE | 34 | TREMIE-34-14 | 2026-10-22 | NUEVO | 2026-10-22 |  | 6
27914 - ALBURA PPTO C | 43 | No especificado | Concreto | Pilote # 52 - Torre 4 | 2026-03-27 | 2026-04-10 | 2026-04-14 | 14 | 31 | 36.1 | 116.5 | TREMIE | 34 | TREMIE-34-14 | 2026-10-22 | NUEVO | 2026-10-22 |  | 5.1
27914 - ALBURA PPTO C | 43 | No especificado | Concreto | Pilote # 52 - Torre 4 | 2026-03-27 | 2026-04-10 | 2026-04-14 | 14 | 31 | 35.2 | 113.5 | TREMIE | 34 | TREMIE-34-14 | 2026-10-22 | NUEVO | 2026-10-22 |  | 4.2
27914 - ALBURA PPTO C | 43 | No especificado | Concreto | Pilote # 52 - Torre 4 | 2026-03-27 | 2026-04-03 | 2026-04-14 | 7 | 31 | 37 | 119.4 | TREMIE | 34 | TREMIE-34-7 | 2026-10-22 | NUEVO | 2026-10-22 |  | 6
27914 - ALBURA PPTO C | 43 | No especificado | Concreto | Pilote # 52 - Torre 4 | 2026-03-27 | 2026-04-03 | 2026-04-14 | 7 | 31 | 36 | 116.1 | TREMIE | 34 | TREMIE-34-7 | 2026-10-22 | NUEVO | 2026-10-22 |  | 5
27914 - ALBURA PPTO C | 43 | No especificado | Concreto | Pilote # 52 - Torre 4 | 2026-03-27 | 2026-04-03 | 2026-04-14 | 7 | 31 | 36.3 | 117.1 | TREMIE | 34 | TREMIE-34-7 | 2026-10-22 | NUEVO | 2026-10-22 |  | 5.3
27914 - ALBURA PPTO C | 43 | No especificado | Concreto | Pilote # 52 Torre 4 | 2026-03-27 | 2026-04-24 | 2026-04-27 | 28 | 31 | 41.9 | 135.2 | TREMIE | 34 | TREMIE-34-28 | 2026-10-22 | NUEVO | 2026-10-22 |  | 10.9
27914 - ALBURA PPTO C | 43 | No especificado | Concreto | Pilote # 52 Torre 4 | 2026-03-27 | 2026-04-24 | 2026-04-27 | 28 | 31 | 42.5 | 137.1 | TREMIE | 34 | TREMIE-34-28 | 2026-10-22 | NUEVO | 2026-10-22 |  | 11.5
27914 - ALBURA PPTO C | 43 | No especificado | Concreto | Pilote # 52 Torre 4 | 2026-03-27 | 2026-04-24 | 2026-04-27 | 28 | 31 | 41.4 | 133.5 | TREMIE | 34 | TREMIE-34-28 | 2026-10-22 | NUEVO | 2026-10-22 |  | 10.4
27914 - ALBURA PPTO C | 44 | No especificado | Concreto | Pilote # 24 - Torre 4 | 2026-03-27 | 2026-04-10 | 2026-04-14 | 14 | 31 | 37.4 | 120.6 | TREMIE | 34 | TREMIE-34-14 | 2026-10-22 | NUEVO | 2026-10-22 |  | 6.4
27914 - ALBURA PPTO C | 44 | No especificado | Concreto | Pilote # 24 - Torre 4 | 2026-03-27 | 2026-04-10 | 2026-04-14 | 14 | 31 | 36 | 116.1 | TREMIE | 34 | TREMIE-34-14 | 2026-10-22 | NUEVO | 2026-10-22 |  | 5
27914 - ALBURA PPTO C | 44 | No especificado | Concreto | Pilote # 24 - Torre 4 | 2026-03-27 | 2026-04-10 | 2026-04-14 | 14 | 31 | 37.1 | 119.7 | TREMIE | 34 | TREMIE-34-14 | 2026-10-22 | NUEVO | 2026-10-22 |  | 6.1
27914 - ALBURA PPTO C | 44 | No especificado | Concreto | Pilote # 24 - Torre 4 | 2026-03-27 | 2026-04-03 | 2026-04-14 | 7 | 31 | 35.8 | 115.5 | TREMIE | 34 | TREMIE-34-7 | 2026-10-22 | NUEVO | 2026-10-22 |  | 4.8
27914 - ALBURA PPTO C | 44 | No especificado | Concreto | Pilote # 24 - Torre 4 | 2026-03-27 | 2026-04-03 | 2026-04-14 | 7 | 31 | 34.8 | 112.3 | TREMIE | 34 | TREMIE-34-7 | 2026-10-22 | NUEVO | 2026-10-22 |  | 3.8
27914 - ALBURA PPTO C | 44 | No especificado | Concreto | Pilote # 24 - Torre 4 | 2026-03-27 | 2026-04-03 | 2026-04-14 | 7 | 31 | 34.7 | 111.9 | TREMIE | 34 | TREMIE-34-7 | 2026-10-22 | NUEVO | 2026-10-22 |  | 3.7
27914 - ALBURA PPTO C | 44 | No especificado | Concreto | Pilote # 24 Torre 4 | 2026-03-27 | 2026-04-24 | 2026-04-27 | 28 | 31 | 41.7 | 134.5 | TREMIE | 34 | TREMIE-34-28 | 2026-10-22 | NUEVO | 2026-10-22 |  | 10.7
27914 - ALBURA PPTO C | 44 | No especificado | Concreto | Pilote # 24 Torre 4 | 2026-03-27 | 2026-04-24 | 2026-04-27 | 28 | 31 | 40.7 | 131.3 | TREMIE | 34 | TREMIE-34-28 | 2026-10-22 | NUEVO | 2026-10-22 |  | 9.7
27914 - ALBURA PPTO C | 44 | No especificado | Concreto | Pilote # 24 Torre 4 | 2026-03-27 | 2026-04-24 | 2026-04-27 | 28 | 31 | 41.2 | 132.9 | TREMIE | 34 | TREMIE-34-28 | 2026-10-22 | NUEVO | 2026-10-22 |  | 10.2
27914 - ALBURA PPTO C | 45 | No especificado | Concreto | Pilote # 01 - Torre 4 | 2026-03-28 | 2026-04-11 | 2026-04-14 | 14 | 31 | 37.9 | 122.3 | TREMIE | 34 | TREMIE-34-14 | 2026-10-22 | NUEVO | 2026-10-22 |  | 6.9
27914 - ALBURA PPTO C | 45 | No especificado | Concreto | Pilote # 01 - Torre 4 | 2026-03-28 | 2026-04-11 | 2026-04-14 | 14 | 31 | 37.3 | 120.3 | TREMIE | 34 | TREMIE-34-14 | 2026-10-22 | NUEVO | 2026-10-22 |  | 6.3
27914 - ALBURA PPTO C | 45 | No especificado | Concreto | Pilote # 01 - Torre 4 | 2026-03-28 | 2026-04-11 | 2026-04-14 | 14 | 31 | 37.2 | 120 | TREMIE | 34 | TREMIE-34-14 | 2026-10-22 | NUEVO | 2026-10-22 |  | 6.2
27914 - ALBURA PPTO C | 45 | No especificado | Concreto | Pilote # 01 - Torre 4 | 2026-03-28 | 2026-04-04 | 2026-04-14 | 7 | 31 | 36.8 | 118.7 | TREMIE | 34 | TREMIE-34-7 | 2026-10-22 | NUEVO | 2026-10-22 |  | 5.8
27914 - ALBURA PPTO C | 45 | No especificado | Concreto | Pilote # 01 - Torre 4 | 2026-03-28 | 2026-04-04 | 2026-04-14 | 7 | 31 | 35.8 | 115.5 | TREMIE | 34 | TREMIE-34-7 | 2026-10-22 | NUEVO | 2026-10-22 |  | 4.8
27914 - ALBURA PPTO C | 45 | No especificado | Concreto | Pilote # 01 - Torre 4 | 2026-03-28 | 2026-04-04 | 2026-04-14 | 7 | 31 | 35.7 | 115.2 | TREMIE | 34 | TREMIE-34-7 | 2026-10-22 | NUEVO | 2026-10-22 |  | 4.7
27914 - ALBURA PPTO C | 45 | No especificado | Concreto | Pilote # 01 Torre 4 | 2026-03-28 | 2026-04-25 | 2026-04-27 | 28 | 31 | 45 | 145.2 | TREMIE | 34 | TREMIE-34-28 | 2026-10-22 | NUEVO | 2026-10-22 |  | 14
27914 - ALBURA PPTO C | 45 | No especificado | Concreto | Pilote # 01 Torre 4 | 2026-03-28 | 2026-04-25 | 2026-04-27 | 28 | 31 | 45.6 | 147.1 | TREMIE | 34 | TREMIE-34-28 | 2026-10-22 | NUEVO | 2026-10-22 |  | 14.6
27914 - ALBURA PPTO C | 45 | No especificado | Concreto | Pilote # 01 Torre 4 | 2026-03-28 | 2026-04-25 | 2026-04-27 | 28 | 31 | 44.5 | 143.5 | TREMIE | 34 | TREMIE-34-28 | 2026-10-22 | NUEVO | 2026-10-22 |  | 13.5
27914 - ALBURA PPTO C | 46 | No Especificado | Concreto | Pl # 55 T4 | 2026-03-30 | 2026-04-27 | 2026-04-28 | 28 | 31 | 48.7 | 157.1 | OTRO | 34 | OTRO-34-28 | 2026-10-22 | NUEVO | 2026-10-22 |  | 17.7
27914 - ALBURA PPTO C | 46 | No Especificado | Concreto | Pl # 55 T4 | 2026-03-30 | 2026-04-27 | 2026-04-28 | 28 | 31 | 49.5 | 159.7 | OTRO | 34 | OTRO-34-28 | 2026-10-22 | NUEVO | 2026-10-22 |  | 18.5
27914 - ALBURA PPTO C | 46 | No Especificado | Concreto | Pl # 55 T4 | 2026-03-30 | 2026-04-27 | 2026-04-28 | 28 | 31 | 48.4 | 156.1 | OTRO | 34 | OTRO-34-28 | 2026-10-22 | NUEVO | 2026-10-22 |  | 17.4
27914 - ALBURA PPTO C | 46 | No especificado | Concreto | Pilote # 55 - Torre 4 | 2026-03-30 | 2026-04-13 | 2026-04-14 | 14 | 31 | 41.8 | 134.8 | TREMIE | 34 | TREMIE-34-14 | 2026-10-22 | NUEVO | 2026-10-22 |  | 10.8
27914 - ALBURA PPTO C | 46 | No especificado | Concreto | Pilote # 55 - Torre 4 | 2026-03-30 | 2026-04-13 | 2026-04-14 | 14 | 31 | 40.9 | 131.9 | TREMIE | 34 | TREMIE-34-14 | 2026-10-22 | NUEVO | 2026-10-22 |  | 9.9
27914 - ALBURA PPTO C | 46 | No especificado | Concreto | Pilote # 55 - Torre 4 | 2026-03-30 | 2026-04-13 | 2026-04-14 | 14 | 31 | 41.2 | 132.9 | TREMIE | 34 | TREMIE-34-14 | 2026-10-22 | NUEVO | 2026-10-22 |  | 10.2
27914 - ALBURA PPTO C | 46 | No especificado | Concreto | Pilote # 55 - Torre 4 | 2026-03-30 | 2026-04-06 | 2026-04-09 | 7 | 31 | 38.2 | 123.2 | TREMIE | 34 | TREMIE-34-7 | 2026-10-22 | NUEVO | 2026-10-22 |  | 7.2
27914 - ALBURA PPTO C | 46 | No especificado | Concreto | Pilote # 55 - Torre 4 | 2026-03-30 | 2026-04-06 | 2026-04-09 | 7 | 31 | 37.3 | 120.3 | TREMIE | 34 | TREMIE-34-7 | 2026-10-22 | NUEVO | 2026-10-22 |  | 6.3
27914 - ALBURA PPTO C | 46 | No especificado | Concreto | Pilote # 55 - Torre 4 | 2026-03-30 | 2026-04-06 | 2026-04-09 | 7 | 31 | 36.7 | 118.4 | TREMIE | 34 | TREMIE-34-7 | 2026-10-22 | NUEVO | 2026-10-22 |  | 5.7
27914 - ALBURA PPTO C | 47 | No Especificado | Concreto | Pl # 37 T4 | 2026-03-30 | 2026-04-27 | 2026-04-28 | 28 | 31 | 45.4 | 146.5 | OTRO | 34 | OTRO-34-28 | 2026-10-22 | NUEVO | 2026-10-22 |  | 14.4
27914 - ALBURA PPTO C | 47 | No Especificado | Concreto | Pl # 37 T4 | 2026-03-30 | 2026-04-27 | 2026-04-28 | 28 | 31 | 46 | 148.4 | OTRO | 34 | OTRO-34-28 | 2026-10-22 | NUEVO | 2026-10-22 |  | 15
27914 - ALBURA PPTO C | 47 | No Especificado | Concreto | Pl # 37 T4 | 2026-03-30 | 2026-04-27 | 2026-04-28 | 28 | 31 | 44.9 | 144.8 | OTRO | 34 | OTRO-34-28 | 2026-10-22 | NUEVO | 2026-10-22 |  | 13.9
27914 - ALBURA PPTO C | 47 | No especificado | Concreto | Pilote # 37 - Torre 3 | 2026-03-30 | 2026-04-13 | 2026-04-14 | 14 | 31 | 36.3 | 117.1 | TREMIE | 34 | TREMIE-34-14 | 2026-10-22 | NUEVO | 2026-10-22 |  | 5.3
27914 - ALBURA PPTO C | 47 | No especificado | Concreto | Pilote # 37 - Torre 3 | 2026-03-30 | 2026-04-13 | 2026-04-14 | 14 | 31 | 36.1 | 116.5 | TREMIE | 34 | TREMIE-34-14 | 2026-10-22 | NUEVO | 2026-10-22 |  | 5.1
27914 - ALBURA PPTO C | 47 | No especificado | Concreto | Pilote # 37 - Torre 3 | 2026-03-30 | 2026-04-13 | 2026-04-14 | 14 | 31 | 35.4 | 114.2 | TREMIE | 34 | TREMIE-34-14 | 2026-10-22 | NUEVO | 2026-10-22 |  | 4.4
27914 - ALBURA PPTO C | 47 | No especificado | Concreto | Pilote # 37 - Torre 3 | 2026-03-30 | 2026-04-06 | 2026-04-09 | 7 | 31 | 33.5 | 108.1 | TREMIE | 34 | TREMIE-34-7 | 2026-10-22 | NUEVO | 2026-10-22 |  | 2.5
27914 - ALBURA PPTO C | 47 | No especificado | Concreto | Pilote # 37 - Torre 3 | 2026-03-30 | 2026-04-06 | 2026-04-09 | 7 | 31 | 32.7 | 105.5 | TREMIE | 34 | TREMIE-34-7 | 2026-10-22 | NUEVO | 2026-10-22 |  | 1.7
27914 - ALBURA PPTO C | 47 | No especificado | Concreto | Pilote # 37 - Torre 3 | 2026-03-30 | 2026-04-06 | 2026-04-09 | 7 | 31 | 32.9 | 106.1 | TREMIE | 34 | TREMIE-34-7 | 2026-10-22 | NUEVO | 2026-10-22 |  | 1.9
27914 - ALBURA PPTO C | 48 | No Especificado | Concreto | Pilote # 33 T4 | 2026-03-31 | 2026-04-28 | 2026-04-28 | 28 | 31 | 46.3 | 149.4 | TREMIE | 34 | TREMIE-34-28 | 2026-10-22 | NUEVO | 2026-10-22 |  | 15.3
27914 - ALBURA PPTO C | 48 | No Especificado | Concreto | Pilote # 33 T4 | 2026-03-31 | 2026-04-28 | 2026-04-28 | 28 | 31 | 46 | 148.4 | TREMIE | 34 | TREMIE-34-28 | 2026-10-22 | NUEVO | 2026-10-22 |  | 15
27914 - ALBURA PPTO C | 48 | No Especificado | Concreto | Pilote # 33 T4 | 2026-03-31 | 2026-04-28 | 2026-04-28 | 28 | 31 | 45.8 | 147.7 | TREMIE | 34 | TREMIE-34-28 | 2026-10-22 | NUEVO | 2026-10-22 |  | 14.8
27914 - ALBURA PPTO C | 48 | No especificado | Concreto | Pilote # 33 - Torre 4 | 2026-03-31 | 2026-04-14 | 2026-04-17 | 14 | 31 | 37.6 | 121.3 | TREMIE | 34 | TREMIE-34-14 | 2026-10-22 | NUEVO | 2026-10-22 |  | 6.6
27914 - ALBURA PPTO C | 48 | No especificado | Concreto | Pilote # 33 - Torre 4 | 2026-03-31 | 2026-04-14 | 2026-04-17 | 14 | 31 | 37 | 119.4 | TREMIE | 34 | TREMIE-34-14 | 2026-10-22 | NUEVO | 2026-10-22 |  | 6
27914 - ALBURA PPTO C | 48 | No especificado | Concreto | Pilote # 33 - Torre 4 | 2026-03-31 | 2026-04-14 | 2026-04-17 | 14 | 31 | 36.3 | 117.1 | TREMIE | 34 | TREMIE-34-14 | 2026-10-22 | NUEVO | 2026-10-22 |  | 5.3
27914 - ALBURA PPTO C | 48 | No especificado | Concreto | Pilote # 33 - Torre 4 | 2026-03-31 | 2026-04-07 | 2026-04-09 | 7 | 31 | 33 | 106.5 | TREMIE | 34 | TREMIE-34-7 | 2026-10-22 | NUEVO | 2026-10-22 |  | 2
27914 - ALBURA PPTO C | 48 | No especificado | Concreto | Pilote # 33 - Torre 4 | 2026-03-31 | 2026-04-07 | 2026-04-09 | 7 | 31 | 32.1 | 103.5 | TREMIE | 34 | TREMIE-34-7 | 2026-10-22 | NUEVO | 2026-10-22 |  | 1.1
27914 - ALBURA PPTO C | 48 | No especificado | Concreto | Pilote # 33 - Torre 4 | 2026-03-31 | 2026-04-07 | 2026-04-09 | 7 | 31 | 31.3 | 101 | TREMIE | 34 | TREMIE-34-7 | 2026-10-22 | NUEVO | 2026-10-22 |  | 0.3
27914 - ALBURA PPTO C | 49 | No Especificado | Concreto | Pl # 62 T3 | 2026-03-31 | 2026-04-28 | 2026-04-28 | 28 | 31 | 50.6 | 163.2 | OTRO | 34 | OTRO-34-28 | 2026-10-22 | NUEVO | 2026-10-22 |  | 19.6
27914 - ALBURA PPTO C | 49 | No Especificado | Concreto | Pl # 62 T3 | 2026-03-31 | 2026-04-28 | 2026-04-28 | 28 | 31 | 51.2 | 165.2 | OTRO | 34 | OTRO-34-28 | 2026-10-22 | NUEVO | 2026-10-22 |  | 20.2
27914 - ALBURA PPTO C | 49 | No Especificado | Concreto | Pl # 62 T3 | 2026-03-31 | 2026-04-28 | 2026-04-28 | 28 | 31 | 51 | 164.5 | OTRO | 34 | OTRO-34-28 | 2026-10-22 | NUEVO | 2026-10-22 |  | 20
27914 - ALBURA PPTO C | 49 | No especificado | Concreto | Pilote # 62 - Torre 3 | 2026-03-31 | 2026-04-14 | 2026-04-17 | 14 | 31 | 40.9 | 131.9 | TREMIE | 34 | TREMIE-34-14 | 2026-10-22 | NUEVO | 2026-10-22 |  | 9.9
27914 - ALBURA PPTO C | 49 | No especificado | Concreto | Pilote # 62 - Torre 3 | 2026-03-31 | 2026-04-14 | 2026-04-17 | 14 | 31 | 40.1 | 129.4 | TREMIE | 34 | TREMIE-34-14 | 2026-10-22 | NUEVO | 2026-10-22 |  | 9.1
27914 - ALBURA PPTO C | 49 | No especificado | Concreto | Pilote # 62 - Torre 3 | 2026-03-31 | 2026-04-14 | 2026-04-17 | 14 | 31 | 40.5 | 130.6 | TREMIE | 34 | TREMIE-34-14 | 2026-10-22 | NUEVO | 2026-10-22 |  | 9.5
27914 - ALBURA PPTO C | 49 | No especificado | Concreto | Pilote # 62 - Torre 3 | 2026-03-31 | 2026-04-07 | 2026-04-09 | 7 | 31 | 35.9 | 115.8 | TREMIE | 34 | TREMIE-34-7 | 2026-10-22 | NUEVO | 2026-10-22 |  | 4.9
27914 - ALBURA PPTO C | 49 | No especificado | Concreto | Pilote # 62 - Torre 3 | 2026-03-31 | 2026-04-07 | 2026-04-09 | 7 | 31 | 35.2 | 113.5 | TREMIE | 34 | TREMIE-34-7 | 2026-10-22 | NUEVO | 2026-10-22 |  | 4.2
27914 - ALBURA PPTO C | 49 | No especificado | Concreto | Pilote # 62 - Torre 3 | 2026-03-31 | 2026-04-07 | 2026-04-09 | 7 | 31 | 34.6 | 111.6 | TREMIE | 34 | TREMIE-34-7 | 2026-10-22 | NUEVO | 2026-10-22 |  | 3.6
27914 - ALBURA PPTO C | 5 | No especificado | Concreto | Pilote # 35 torre 4 | 2026-02-25 | 2026-03-25 | 2026-03-26 | 28 | 31 | 40.7 | 131.3 | TREMIE | 34 | TREMIE-34-28 | 2026-10-22 | NUEVO | 2026-10-22 |  | 9.7
27914 - ALBURA PPTO C | 5 | No especificado | Concreto | Pilote # 35 torre 4 | 2026-02-25 | 2026-03-25 | 2026-03-26 | 28 | 31 | 39.7 | 128.1 | TREMIE | 34 | TREMIE-34-28 | 2026-10-22 | NUEVO | 2026-10-22 |  | 8.7
27914 - ALBURA PPTO C | 5 | No especificado | Concreto | Pilote # 35 torre 4 | 2026-02-25 | 2026-03-25 | 2026-03-26 | 28 | 31 | 40 | 129 | TREMIE | 34 | TREMIE-34-28 | 2026-10-22 | NUEVO | 2026-10-22 |  | 9
27914 - ALBURA PPTO C | 5 | No especificado | Concreto | Pilote # 35 - Torre 4 | 2026-02-25 | 2026-03-11 | 2026-03-20 | 14 | 31 | 33.5 | 108.1 | TREMIE | 34 | TREMIE-34-14 | 2026-10-22 | NUEVO | 2026-10-22 |  | 2.5
27914 - ALBURA PPTO C | 5 | No especificado | Concreto | Pilote # 35 - Torre 4 | 2026-02-25 | 2026-03-11 | 2026-03-20 | 14 | 31 | 32.7 | 105.5 | TREMIE | 34 | TREMIE-34-14 | 2026-10-22 | NUEVO | 2026-10-22 |  | 1.7
27914 - ALBURA PPTO C | 5 | No especificado | Concreto | Pilote # 35 - Torre 4 | 2026-02-25 | 2026-03-11 | 2026-03-20 | 14 | 31 | 32.2 | 103.9 | TREMIE | 34 | TREMIE-34-14 | 2026-10-22 | NUEVO | 2026-10-22 |  | 1.2
27914 - ALBURA PPTO C | 5 | No especificado | Concreto | Pilote # 35 - Torre 4 | 2026-02-25 | 2026-03-04 | 2026-03-20 | 7 | 31 | 29.3 | 94.5 | TREMIE | 34 | TREMIE-34-7 | 2026-10-22 | NUEVO | 2026-10-22 |  | -1.7
27914 - ALBURA PPTO C | 5 | No especificado | Concreto | Pilote # 35 - Torre 4 | 2026-02-25 | 2026-03-04 | 2026-03-20 | 7 | 31 | 28.8 | 92.9 | TREMIE | 34 | TREMIE-34-7 | 2026-10-22 | NUEVO | 2026-10-22 |  | -2.2
27914 - ALBURA PPTO C | 5 | No especificado | Concreto | Pilote # 35 - Torre 4 | 2026-02-25 | 2026-03-04 | 2026-03-20 | 7 | 31 | 28.5 | 91.9 | TREMIE | 34 | TREMIE-34-7 | 2026-10-22 | NUEVO | 2026-10-22 |  | -2.5
27914 - ALBURA PPTO C | 50 | No Especificado | Concreto | Pl # 10 T4 | 2026-03-31 | 2026-04-28 | 2026-04-28 | 28 | 31 | 45.3 | 146.1 | OTRO | 34 | OTRO-34-28 | 2026-10-22 | NUEVO | 2026-10-22 |  | 14.3
27914 - ALBURA PPTO C | 50 | No Especificado | Concreto | Pl # 10 T4 | 2026-03-31 | 2026-04-28 | 2026-04-28 | 28 | 31 | 45.1 | 145.5 | OTRO | 34 | OTRO-34-28 | 2026-10-22 | NUEVO | 2026-10-22 |  | 14.1
27914 - ALBURA PPTO C | 50 | No Especificado | Concreto | Pl # 10 T4 | 2026-03-31 | 2026-04-28 | 2026-04-28 | 28 | 31 | 43.9 | 141.6 | OTRO | 34 | OTRO-34-28 | 2026-10-22 | NUEVO | 2026-10-22 |  | 12.9
27914 - ALBURA PPTO C | 50 | No especificado | Concreto | Pilote # 10 - Torre 4 | 2026-03-31 | 2026-04-14 | 2026-04-17 | 14 | 31 | 37 | 119.4 | TREMIE | 34 | TREMIE-34-14 | 2026-10-22 | NUEVO | 2026-10-22 |  | 6
27914 - ALBURA PPTO C | 50 | No especificado | Concreto | Pilote # 10 - Torre 4 | 2026-03-31 | 2026-04-14 | 2026-04-17 | 14 | 31 | 36.4 | 117.4 | TREMIE | 34 | TREMIE-34-14 | 2026-10-22 | NUEVO | 2026-10-22 |  | 5.4
27914 - ALBURA PPTO C | 50 | No especificado | Concreto | Pilote # 10 - Torre 4 | 2026-03-31 | 2026-04-14 | 2026-04-17 | 14 | 31 | 36 | 116.1 | TREMIE | 34 | TREMIE-34-14 | 2026-10-22 | NUEVO | 2026-10-22 |  | 5
27914 - ALBURA PPTO C | 50 | No especificado | Concreto | Pilote # 10 - Torre 4 | 2026-03-31 | 2026-04-07 | 2026-04-09 | 7 | 31 | 30.6 | 98.7 | TREMIE | 34 | TREMIE-34-7 | 2026-10-22 | NUEVO | 2026-10-22 |  | -0.4
27914 - ALBURA PPTO C | 50 | No especificado | Concreto | Pilote # 10 - Torre 4 | 2026-03-31 | 2026-04-07 | 2026-04-09 | 7 | 31 | 29.8 | 96.1 | TREMIE | 34 | TREMIE-34-7 | 2026-10-22 | NUEVO | 2026-10-22 |  | -1.2
27914 - ALBURA PPTO C | 50 | No especificado | Concreto | Pilote # 10 - Torre 4 | 2026-03-31 | 2026-04-07 | 2026-04-09 | 7 | 31 | 29.9 | 96.5 | TREMIE | 34 | TREMIE-34-7 | 2026-10-22 | NUEVO | 2026-10-22 |  | -1.1
27914 - ALBURA PPTO C | 51 | No Especificado | Concreto | Pl # 45 T4 | 2026-04-01 | 2026-04-29 | 2026-04-29 | 28 | 31 | 44.7 | 144.2 | OTRO | 34 | OTRO-34-28 | 2026-10-22 | NUEVO | 2026-10-22 |  | 13.7
27914 - ALBURA PPTO C | 51 | No Especificado | Concreto | Pl # 45 T4 | 2026-04-01 | 2026-04-29 | 2026-04-29 | 28 | 31 | 43.5 | 140.3 | OTRO | 34 | OTRO-34-28 | 2026-10-22 | NUEVO | 2026-10-22 |  | 12.5
27914 - ALBURA PPTO C | 51 | No Especificado | Concreto | Pl # 45 T4 | 2026-04-01 | 2026-04-29 | 2026-04-29 | 28 | 31 | 43.3 | 139.7 | OTRO | 34 | OTRO-34-28 | 2026-10-22 | NUEVO | 2026-10-22 |  | 12.3
27914 - ALBURA PPTO C | 51 | No especificado | Concreto | Pilote # 45 - Torre 4 | 2026-04-01 | 2026-04-15 | 2026-04-17 | 14 | 31 | 39.4 | 127.1 | TREMIE | 34 | TREMIE-34-14 | 2026-10-22 | NUEVO | 2026-10-22 |  | 8.4
27914 - ALBURA PPTO C | 51 | No especificado | Concreto | Pilote # 45 - Torre 4 | 2026-04-01 | 2026-04-15 | 2026-04-17 | 14 | 31 | 38.8 | 125.2 | TREMIE | 34 | TREMIE-34-14 | 2026-10-22 | NUEVO | 2026-10-22 |  | 7.8
27914 - ALBURA PPTO C | 51 | No especificado | Concreto | Pilote # 45 - Torre 4 | 2026-04-01 | 2026-04-15 | 2026-04-17 | 14 | 31 | 39 | 125.8 | TREMIE | 34 | TREMIE-34-14 | 2026-10-22 | NUEVO | 2026-10-22 |  | 8
27914 - ALBURA PPTO C | 51 | No especificado | Concreto | Pilote # 45 - Torre 4 | 2026-04-01 | 2026-04-08 | 2026-04-14 | 7 | 31 | 34.5 | 111.3 | TREMIE | 34 | TREMIE-34-7 | 2026-10-22 | NUEVO | 2026-10-22 |  | 3.5
27914 - ALBURA PPTO C | 51 | No especificado | Concreto | Pilote # 45 - Torre 4 | 2026-04-01 | 2026-04-08 | 2026-04-14 | 7 | 31 | 34.4 | 111 | TREMIE | 34 | TREMIE-34-7 | 2026-10-22 | NUEVO | 2026-10-22 |  | 3.4
27914 - ALBURA PPTO C | 51 | No especificado | Concreto | Pilote # 45 - Torre 4 | 2026-04-01 | 2026-04-08 | 2026-04-14 | 7 | 31 | 34.2 | 110.3 | TREMIE | 34 | TREMIE-34-7 | 2026-10-22 | NUEVO | 2026-10-22 |  | 3.2
27914 - ALBURA PPTO C | 52 | No Especificado | Concreto | Pl # 20 T3 | 2026-04-01 | 2026-04-29 | 2026-04-29 | 28 | 31 | 39.4 | 127.1 | OTRO | 34 | OTRO-34-28 | 2026-10-22 | NUEVO | 2026-10-22 |  | 8.4
27914 - ALBURA PPTO C | 52 | No Especificado | Concreto | Pl # 20 T3 | 2026-04-01 | 2026-04-29 | 2026-04-29 | 28 | 31 | 39.2 | 126.5 | OTRO | 34 | OTRO-34-28 | 2026-10-22 | NUEVO | 2026-10-22 |  | 8.2
27914 - ALBURA PPTO C | 52 | No Especificado | Concreto | Pl # 20 T3 | 2026-04-01 | 2026-04-29 | 2026-04-29 | 28 | 31 | 38.9 | 125.5 | OTRO | 34 | OTRO-34-28 | 2026-10-22 | NUEVO | 2026-10-22 |  | 7.9
27914 - ALBURA PPTO C | 52 | No especificado | Concreto | Pilote # 20 - Torre 3 | 2026-04-01 | 2026-04-15 | 2026-04-17 | 14 | 31 | 33.3 | 107.4 | TREMIE | 34 | TREMIE-34-14 | 2026-10-22 | NUEVO | 2026-10-22 |  | 2.3
27914 - ALBURA PPTO C | 52 | No especificado | Concreto | Pilote # 20 - Torre 3 | 2026-04-01 | 2026-04-15 | 2026-04-17 | 14 | 31 | 33.2 | 107.1 | TREMIE | 34 | TREMIE-34-14 | 2026-10-22 | NUEVO | 2026-10-22 |  | 2.2
27914 - ALBURA PPTO C | 52 | No especificado | Concreto | Pilote # 20 - Torre 3 | 2026-04-01 | 2026-04-15 | 2026-04-17 | 14 | 31 | 32.5 | 104.8 | TREMIE | 34 | TREMIE-34-14 | 2026-10-22 | NUEVO | 2026-10-22 |  | 1.5
27914 - ALBURA PPTO C | 52 | No especificado | Concreto | Pilote # 20 - Torre 3 | 2026-04-01 | 2026-04-08 | 2026-04-14 | 7 | 31 | 28.2 | 91 | TREMIE | 34 | TREMIE-34-7 | 2026-10-22 | NUEVO | 2026-10-22 |  | -2.8
27914 - ALBURA PPTO C | 52 | No especificado | Concreto | Pilote # 20 - Torre 3 | 2026-04-01 | 2026-04-08 | 2026-04-14 | 7 | 31 | 27.9 | 90 | TREMIE | 34 | TREMIE-34-7 | 2026-10-22 | NUEVO | 2026-10-22 |  | -3.1
27914 - ALBURA PPTO C | 52 | No especificado | Concreto | Pilote # 20 - Torre 3 | 2026-04-01 | 2026-04-08 | 2026-04-14 | 7 | 31 | 27.3 | 88.1 | TREMIE | 34 | TREMIE-34-7 | 2026-10-22 | NUEVO | 2026-10-22 |  | -3.7
27914 - ALBURA PPTO C | 53 | No Especificado | Concreto | Pl # 40 T3 | 2026-04-01 | 2026-04-29 | 2026-04-29 | 28 | 31 | 43.5 | 140.3 | OTRO | 34 | OTRO-34-28 | 2026-10-22 | NUEVO | 2026-10-22 |  | 12.5
27914 - ALBURA PPTO C | 53 | No Especificado | Concreto | Pl # 40 T3 | 2026-04-01 | 2026-04-29 | 2026-04-29 | 28 | 31 | 44.5 | 143.5 | OTRO | 34 | OTRO-34-28 | 2026-10-22 | NUEVO | 2026-10-22 |  | 13.5
27914 - ALBURA PPTO C | 53 | No Especificado | Concreto | Pl # 40 T3 | 2026-04-01 | 2026-04-29 | 2026-04-29 | 28 | 31 | 44.3 | 142.9 | OTRO | 34 | OTRO-34-28 | 2026-10-22 | NUEVO | 2026-10-22 |  | 13.3
27914 - ALBURA PPTO C | 53 | No especificado | Concreto | Pilote # 40 - Torre 3 | 2026-04-01 | 2026-04-15 | 2026-04-17 | 14 | 31 | 38 | 122.6 | TREMIE | 34 | TREMIE-34-14 | 2026-10-22 | NUEVO | 2026-10-22 |  | 7
27914 - ALBURA PPTO C | 53 | No especificado | Concreto | Pilote # 40 - Torre 3 | 2026-04-01 | 2026-04-15 | 2026-04-17 | 14 | 31 | 37.8 | 121.9 | TREMIE | 34 | TREMIE-34-14 | 2026-10-22 | NUEVO | 2026-10-22 |  | 6.8
27914 - ALBURA PPTO C | 53 | No especificado | Concreto | Pilote # 40 - Torre 3 | 2026-04-01 | 2026-04-15 | 2026-04-17 | 14 | 31 | 37.7 | 121.6 | TREMIE | 34 | TREMIE-34-14 | 2026-10-22 | NUEVO | 2026-10-22 |  | 6.7
27914 - ALBURA PPTO C | 53 | No especificado | Concreto | Pilote # 40 - Torre 3 | 2026-04-01 | 2026-04-08 | 2026-04-14 | 7 | 31 | 36.8 | 118.7 | TREMIE | 34 | TREMIE-34-7 | 2026-10-22 | NUEVO | 2026-10-22 |  | 5.8
27914 - ALBURA PPTO C | 53 | No especificado | Concreto | Pilote # 40 - Torre 3 | 2026-04-01 | 2026-04-08 | 2026-04-14 | 7 | 31 | 36.2 | 116.8 | TREMIE | 34 | TREMIE-34-7 | 2026-10-22 | NUEVO | 2026-10-22 |  | 5.2
27914 - ALBURA PPTO C | 53 | No especificado | Concreto | Pilote # 40 - Torre 3 | 2026-04-01 | 2026-04-08 | 2026-04-14 | 7 | 31 | 36.1 | 116.5 | TREMIE | 34 | TREMIE-34-7 | 2026-10-22 | NUEVO | 2026-10-22 |  | 5.1
27914 - ALBURA PPTO C | 54 | No Especificado | Concreto | Pl # 15 T4 | 2026-04-01 | 2026-04-29 | 2026-04-29 | 28 | 31 | 42.1 | 135.8 | OTRO | 34 | OTRO-34-28 | 2026-10-22 | NUEVO | 2026-10-22 |  | 11.1
27914 - ALBURA PPTO C | 54 | No Especificado | Concreto | Pl # 15 T4 | 2026-04-01 | 2026-04-29 | 2026-04-29 | 28 | 31 | 41.9 | 135.2 | OTRO | 34 | OTRO-34-28 | 2026-10-22 | NUEVO | 2026-10-22 |  | 10.9
27914 - ALBURA PPTO C | 54 | No Especificado | Concreto | Pl # 15 T4 | 2026-04-01 | 2026-04-29 | 2026-04-29 | 28 | 31 | 41.6 | 134.2 | OTRO | 34 | OTRO-34-28 | 2026-10-22 | NUEVO | 2026-10-22 |  | 10.6
27914 - ALBURA PPTO C | 54 | No especificado | Concreto | Pilote # 15 - Torre 4 | 2026-04-01 | 2026-04-15 | 2026-04-20 | 14 | 31 | 33.4 | 107.7 | TREMIE | 34 | TREMIE-34-14 | 2026-10-22 | NUEVO | 2026-10-22 |  | 2.4
27914 - ALBURA PPTO C | 54 | No especificado | Concreto | Pilote # 15 - Torre 4 | 2026-04-01 | 2026-04-15 | 2026-04-20 | 14 | 31 | 33.2 | 107.1 | TREMIE | 34 | TREMIE-34-14 | 2026-10-22 | NUEVO | 2026-10-22 |  | 2.2
27914 - ALBURA PPTO C | 54 | No especificado | Concreto | Pilote # 15 - Torre 4 | 2026-04-01 | 2026-04-15 | 2026-04-20 | 14 | 31 | 32.1 | 103.5 | TREMIE | 34 | TREMIE-34-14 | 2026-10-22 | NUEVO | 2026-10-22 |  | 1.1
27914 - ALBURA PPTO C | 54 | No especificado | Concreto | Pilote # 15 - Torre 4 | 2026-04-01 | 2026-04-08 | 2026-04-17 | 7 | 31 | 27.4 | 88.4 | TREMIE | 34 | TREMIE-34-7 | 2026-10-22 | NUEVO | 2026-10-22 |  | -3.6
27914 - ALBURA PPTO C | 54 | No especificado | Concreto | Pilote # 15 - Torre 4 | 2026-04-01 | 2026-04-08 | 2026-04-17 | 7 | 31 | 27.1 | 87.4 | TREMIE | 34 | TREMIE-34-7 | 2026-10-22 | NUEVO | 2026-10-22 |  | -3.9
27914 - ALBURA PPTO C | 54 | No especificado | Concreto | Pilote # 15 - Torre 4 | 2026-04-01 | 2026-04-08 | 2026-04-17 | 7 | 31 | 26.1 | 84.2 | TREMIE | 34 | TREMIE-34-7 | 2026-10-22 | NUEVO | 2026-10-22 |  | -4.9
27914 - ALBURA PPTO C | 55 | No especificado | Concreto | Pl # 17 T4 | 2026-04-06 | 2026-05-04 | 2026-05-05 | 28 | 31 | 45.5 | 146.8 | OTRO | 34 | OTRO-34-28 | 2026-10-22 | NUEVO | 2026-10-22 |  | 14.5
27914 - ALBURA PPTO C | 55 | No especificado | Concreto | Pl # 17 T4 | 2026-04-06 | 2026-05-04 | 2026-05-05 | 28 | 31 | 44.9 | 144.8 | OTRO | 34 | OTRO-34-28 | 2026-10-22 | NUEVO | 2026-10-22 |  | 13.9
27914 - ALBURA PPTO C | 55 | No especificado | Concreto | Pl # 17 T4 | 2026-04-06 | 2026-05-04 | 2026-05-05 | 28 | 31 | 44.6 | 143.9 | OTRO | 34 | OTRO-34-28 | 2026-10-22 | NUEVO | 2026-10-22 |  | 13.6
27914 - ALBURA PPTO C | 55 | No especificado | Concreto | Pilote # 71 - Torre 4 | 2026-04-06 | 2026-04-20 | 2026-04-23 | 14 | 31 | 37.6 | 121.3 | TREMIE | 34 | TREMIE-34-14 | 2026-10-22 | NUEVO | 2026-10-22 |  | 6.6
27914 - ALBURA PPTO C | 55 | No especificado | Concreto | Pilote # 71 - Torre 4 | 2026-04-06 | 2026-04-20 | 2026-04-23 | 14 | 31 | 36.7 | 118.4 | TREMIE | 34 | TREMIE-34-14 | 2026-10-22 | NUEVO | 2026-10-22 |  | 5.7
27914 - ALBURA PPTO C | 55 | No especificado | Concreto | Pilote # 71 - Torre 4 | 2026-04-06 | 2026-04-20 | 2026-04-23 | 14 | 31 | 37 | 119.4 | TREMIE | 34 | TREMIE-34-14 | 2026-10-22 | NUEVO | 2026-10-22 |  | 6
27914 - ALBURA PPTO C | 55 | No especificado | Concreto | Pilote # 71 - Torre 4 | 2026-04-06 | 2026-04-13 | 2026-04-17 | 7 | 31 | 31.9 | 102.9 | TREMIE | 34 | TREMIE-34-7 | 2026-10-22 | NUEVO | 2026-10-22 |  | 0.9
27914 - ALBURA PPTO C | 55 | No especificado | Concreto | Pilote # 71 - Torre 4 | 2026-04-06 | 2026-04-13 | 2026-04-17 | 7 | 31 | 31.3 | 101 | TREMIE | 34 | TREMIE-34-7 | 2026-10-22 | NUEVO | 2026-10-22 |  | 0.3
27914 - ALBURA PPTO C | 55 | No especificado | Concreto | Pilote # 71 - Torre 4 | 2026-04-06 | 2026-04-13 | 2026-04-17 | 7 | 31 | 30.6 | 98.7 | TREMIE | 34 | TREMIE-34-7 | 2026-10-22 | NUEVO | 2026-10-22 |  | -0.4
27914 - ALBURA PPTO C | 56 | No especificado | Concreto | Pilote #58 T3 | 2026-04-06 | 2026-05-04 | 2026-05-05 | 28 | 31 | 39.8 | 128.4 | TREMIE | 34 | TREMIE-34-28 | 2026-10-22 | NUEVO | 2026-10-22 |  | 8.8
27914 - ALBURA PPTO C | 56 | No especificado | Concreto | Pilote #58 T3 | 2026-04-06 | 2026-05-04 | 2026-05-05 | 28 | 31 | 39.5 | 127.4 | TREMIE | 34 | TREMIE-34-28 | 2026-10-22 | NUEVO | 2026-10-22 |  | 8.5
27914 - ALBURA PPTO C | 56 | No especificado | Concreto | Pilote #58 T3 | 2026-04-06 | 2026-05-04 | 2026-05-05 | 28 | 31 | 39.3 | 126.8 | TREMIE | 34 | TREMIE-34-28 | 2026-10-22 | NUEVO | 2026-10-22 |  | 8.3
27914 - ALBURA PPTO C | 56 | No especificado | Concreto | Pilote # 58 - Torre 3 | 2026-04-06 | 2026-04-20 | 2026-04-23 | 14 | 31 | 30.1 | 97.1 | TREMIE | 34 | TREMIE-34-14 | 2026-10-22 | NUEVO | 2026-10-22 |  | -0.9
27914 - ALBURA PPTO C | 56 | No especificado | Concreto | Pilote # 58 - Torre 3 | 2026-04-06 | 2026-04-20 | 2026-04-23 | 14 | 31 | 29.9 | 96.5 | TREMIE | 34 | TREMIE-34-14 | 2026-10-22 | NUEVO | 2026-10-22 |  | -1.1
27914 - ALBURA PPTO C | 56 | No especificado | Concreto | Pilote # 58 - Torre 3 | 2026-04-06 | 2026-04-20 | 2026-04-23 | 14 | 31 | 30.1 | 97.1 | TREMIE | 34 | TREMIE-34-14 | 2026-10-22 | NUEVO | 2026-10-22 |  | -0.9
27914 - ALBURA PPTO C | 56 | No especificado | Concreto | Pilote # 58 - Torre 3 | 2026-04-06 | 2026-04-13 | 2026-04-17 | 7 | 31 | 26 | 83.9 | TREMIE | 34 | TREMIE-34-7 | 2026-10-22 | NUEVO | 2026-10-22 |  | -5
27914 - ALBURA PPTO C | 56 | No especificado | Concreto | Pilote # 58 - Torre 3 | 2026-04-06 | 2026-04-13 | 2026-04-17 | 7 | 31 | 25.3 | 81.6 | TREMIE | 34 | TREMIE-34-7 | 2026-10-22 | NUEVO | 2026-10-22 |  | -5.7
27914 - ALBURA PPTO C | 56 | No especificado | Concreto | Pilote # 58 - Torre 3 | 2026-04-06 | 2026-04-13 | 2026-04-17 | 7 | 31 | 24.4 | 78.7 | TREMIE | 34 | TREMIE-34-7 | 2026-10-22 | NUEVO | 2026-10-22 |  | -6.6
27914 - ALBURA PPTO C | 57 | No especificado | Concreto | Pilote #31 T4 | 2026-04-07 | 2026-05-05 | 2026-05-06 | 28 | 31 | 42.2 | 136.1 | TREMIE | 34 | TREMIE-34-28 | 2026-10-22 | NUEVO | 2026-10-22 |  | 11.2
27914 - ALBURA PPTO C | 57 | No especificado | Concreto | Pilote #31 T4 | 2026-04-07 | 2026-05-05 | 2026-05-06 | 28 | 31 | 41.9 | 135.2 | TREMIE | 34 | TREMIE-34-28 | 2026-10-22 | NUEVO | 2026-10-22 |  | 10.9
27914 - ALBURA PPTO C | 57 | No especificado | Concreto | Pilote #31 T4 | 2026-04-07 | 2026-05-05 | 2026-05-06 | 28 | 31 | 41.7 | 134.5 | TREMIE | 34 | TREMIE-34-28 | 2026-10-22 | NUEVO | 2026-10-22 |  | 10.7
27914 - ALBURA PPTO C | 57 | No especificado | Concreto | Pilote # 31 - Torre 4 | 2026-04-07 | 2026-04-21 | 2026-04-23 | 14 | 31 | 36.3 | 117.1 | TREMIE | 34 | TREMIE-34-14 | 2026-10-22 | NUEVO | 2026-10-22 |  | 5.3
27914 - ALBURA PPTO C | 57 | No especificado | Concreto | Pilote # 31 - Torre 4 | 2026-04-07 | 2026-04-21 | 2026-04-23 | 14 | 31 | 36.3 | 117.1 | TREMIE | 34 | TREMIE-34-14 | 2026-10-22 | NUEVO | 2026-10-22 |  | 5.3
27914 - ALBURA PPTO C | 57 | No especificado | Concreto | Pilote # 31 - Torre 4 | 2026-04-07 | 2026-04-21 | 2026-04-23 | 14 | 31 | 35.5 | 114.5 | TREMIE | 34 | TREMIE-34-14 | 2026-10-22 | NUEVO | 2026-10-22 |  | 4.5
27914 - ALBURA PPTO C | 57 | No especificado | Concreto | Pilote # 31 - Torre 4 | 2026-04-07 | 2026-04-14 | 2026-04-17 | 7 | 31 | 33.8 | 109 | TREMIE | 34 | TREMIE-34-7 | 2026-10-22 | NUEVO | 2026-10-22 |  | 2.8
27914 - ALBURA PPTO C | 57 | No especificado | Concreto | Pilote # 31 - Torre 4 | 2026-04-07 | 2026-04-14 | 2026-04-17 | 7 | 31 | 33 | 106.5 | TREMIE | 34 | TREMIE-34-7 | 2026-10-22 | NUEVO | 2026-10-22 |  | 2
27914 - ALBURA PPTO C | 57 | No especificado | Concreto | Pilote # 31 - Torre 4 | 2026-04-07 | 2026-04-14 | 2026-04-17 | 7 | 31 | 32.7 | 105.5 | TREMIE | 34 | TREMIE-34-7 | 2026-10-22 | NUEVO | 2026-10-22 |  | 1.7
27914 - ALBURA PPTO C | 58 | No especificado | Concreto | Pilote #36 T3 | 2026-04-07 | 2026-05-05 | 2026-05-06 | 28 | 31 | 41.8 | 134.8 | TREMIE | 34 | TREMIE-34-28 | 2026-10-22 | NUEVO | 2026-10-22 |  | 10.8
27914 - ALBURA PPTO C | 58 | No especificado | Concreto | Pilote #36 T3 | 2026-04-07 | 2026-05-05 | 2026-05-06 | 28 | 31 | 41.4 | 133.5 | TREMIE | 34 | TREMIE-34-28 | 2026-10-22 | NUEVO | 2026-10-22 |  | 10.4
27914 - ALBURA PPTO C | 58 | No especificado | Concreto | Pilote #36 T3 | 2026-04-07 | 2026-05-05 | 2026-05-06 | 28 | 31 | 41.2 | 132.9 | TREMIE | 34 | TREMIE-34-28 | 2026-10-22 | NUEVO | 2026-10-22 |  | 10.2
27914 - ALBURA PPTO C | 58 | No especificado | Concreto | Pilote # 36 - Torre 4 | 2026-04-07 | 2026-04-21 | 2026-04-23 | 14 | 31 | 34.8 | 112.3 | TREMIE | 34 | TREMIE-34-14 | 2026-10-22 | NUEVO | 2026-10-22 |  | 3.8
27914 - ALBURA PPTO C | 58 | No especificado | Concreto | Pilote # 36 - Torre 4 | 2026-04-07 | 2026-04-21 | 2026-04-23 | 14 | 31 | 34.7 | 111.9 | TREMIE | 34 | TREMIE-34-14 | 2026-10-22 | NUEVO | 2026-10-22 |  | 3.7
27914 - ALBURA PPTO C | 58 | No especificado | Concreto | Pilote # 36 - Torre 4 | 2026-04-07 | 2026-04-21 | 2026-04-23 | 14 | 31 | 33.8 | 109 | TREMIE | 34 | TREMIE-34-14 | 2026-10-22 | NUEVO | 2026-10-22 |  | 2.8
27914 - ALBURA PPTO C | 58 | No especificado | Concreto | Pilote # 36 - Torre 4 | 2026-04-07 | 2026-04-14 | 2026-04-17 | 7 | 31 | 33.4 | 107.7 | TREMIE | 34 | TREMIE-34-7 | 2026-10-22 | NUEVO | 2026-10-22 |  | 2.4
27914 - ALBURA PPTO C | 58 | No especificado | Concreto | Pilote # 36 - Torre 4 | 2026-04-07 | 2026-04-14 | 2026-04-17 | 7 | 31 | 33.2 | 107.1 | TREMIE | 34 | TREMIE-34-7 | 2026-10-22 | NUEVO | 2026-10-22 |  | 2.2
27914 - ALBURA PPTO C | 58 | No especificado | Concreto | Pilote # 36 - Torre 4 | 2026-04-07 | 2026-04-14 | 2026-04-17 | 7 | 31 | 32.5 | 104.8 | TREMIE | 34 | TREMIE-34-7 | 2026-10-22 | NUEVO | 2026-10-22 |  | 1.5
27914 - ALBURA PPTO C | 59 | No especificado | Concreto | Pilote #17 T4 | 2026-04-07 | 2026-05-05 | 2026-05-06 | 28 | 31 | 46.3 | 149.4 | TREMIE | 34 | TREMIE-34-28 | 2026-10-22 | NUEVO | 2026-10-22 |  | 15.3
27914 - ALBURA PPTO C | 59 | No especificado | Concreto | Pilote #17 T4 | 2026-04-07 | 2026-05-05 | 2026-05-06 | 28 | 31 | 46.1 | 148.7 | TREMIE | 34 | TREMIE-34-28 | 2026-10-22 | NUEVO | 2026-10-22 |  | 15.1
27914 - ALBURA PPTO C | 59 | No especificado | Concreto | Pilote #17 T4 | 2026-04-07 | 2026-05-05 | 2026-05-06 | 28 | 31 | 45.8 | 147.7 | TREMIE | 34 | TREMIE-34-28 | 2026-10-22 | NUEVO | 2026-10-22 |  | 14.8
27914 - ALBURA PPTO C | 59 | No especificado | Concreto | Pilote # 17 - Torre 4 | 2026-04-07 | 2026-04-21 | 2026-04-23 | 14 | 31 | 36.9 | 119 | TREMIE | 34 | TREMIE-34-14 | 2026-10-22 | NUEVO | 2026-10-22 |  | 5.9
27914 - ALBURA PPTO C | 59 | No especificado | Concreto | Pilote # 17 - Torre 4 | 2026-04-07 | 2026-04-21 | 2026-04-23 | 14 | 31 | 36.7 | 118.4 | TREMIE | 34 | TREMIE-34-14 | 2026-10-22 | NUEVO | 2026-10-22 |  | 5.7
27914 - ALBURA PPTO C | 59 | No especificado | Concreto | Pilote # 17 - Torre 4 | 2026-04-07 | 2026-04-21 | 2026-04-23 | 14 | 31 | 36.4 | 117.4 | TREMIE | 34 | TREMIE-34-14 | 2026-10-22 | NUEVO | 2026-10-22 |  | 5.4
27914 - ALBURA PPTO C | 59 | No especificado | Concreto | Pilote # 17 - Torre 4 | 2026-04-07 | 2026-04-14 | 2026-04-17 | 7 | 31 | 35.7 | 115.2 | TREMIE | 34 | TREMIE-34-7 | 2026-10-22 | NUEVO | 2026-10-22 |  | 4.7
27914 - ALBURA PPTO C | 59 | No especificado | Concreto | Pilote # 17 - Torre 4 | 2026-04-07 | 2026-04-14 | 2026-04-17 | 7 | 31 | 34.1 | 110 | TREMIE | 34 | TREMIE-34-7 | 2026-10-22 | NUEVO | 2026-10-22 |  | 3.1
27914 - ALBURA PPTO C | 59 | No especificado | Concreto | Pilote # 17 - Torre 4 | 2026-04-07 | 2026-04-14 | 2026-04-17 | 7 | 31 | 35.5 | 114.5 | TREMIE | 34 | TREMIE-34-7 | 2026-10-22 | NUEVO | 2026-10-22 |  | 4.5
27914 - ALBURA PPTO C | 6 | No especificado | Concreto | Pilote # 9 torre 4 | 2026-02-25 | 2026-03-25 | 2026-03-26 | 28 | 31 | 41.2 | 132.9 | TREMIE | 34 | TREMIE-34-28 | 2026-10-22 | NUEVO | 2026-10-22 |  | 10.2
27914 - ALBURA PPTO C | 6 | No especificado | Concreto | Pilote # 9 torre 4 | 2026-02-25 | 2026-03-25 | 2026-03-26 | 28 | 31 | 41.5 | 133.9 | TREMIE | 34 | TREMIE-34-28 | 2026-10-22 | NUEVO | 2026-10-22 |  | 10.5
27914 - ALBURA PPTO C | 6 | No especificado | Concreto | Pilote # 9 torre 4 | 2026-02-25 | 2026-03-25 | 2026-03-26 | 28 | 31 | 40.7 | 131.3 | TREMIE | 34 | TREMIE-34-28 | 2026-10-22 | NUEVO | 2026-10-22 |  | 9.7
27914 - ALBURA PPTO C | 6 | No especificado | Concreto | Pilote # 9 - Torre 4 | 2026-02-25 | 2026-03-11 | 2026-03-20 | 14 | 31 | 33.4 | 107.7 | TREMIE | 34 | TREMIE-34-14 | 2026-10-22 | NUEVO | 2026-10-22 |  | 2.4
27914 - ALBURA PPTO C | 6 | No especificado | Concreto | Pilote # 9 - Torre 4 | 2026-02-25 | 2026-03-11 | 2026-03-20 | 14 | 31 | 32.6 | 105.2 | TREMIE | 34 | TREMIE-34-14 | 2026-10-22 | NUEVO | 2026-10-22 |  | 1.6
27914 - ALBURA PPTO C | 6 | No especificado | Concreto | Pilote # 9 - Torre 4 | 2026-02-25 | 2026-03-11 | 2026-03-20 | 14 | 31 | 31.8 | 102.6 | TREMIE | 34 | TREMIE-34-14 | 2026-10-22 | NUEVO | 2026-10-22 |  | 0.8
27914 - ALBURA PPTO C | 6 | No especificado | Concreto | Pilote # 9 - Torre 4 | 2026-02-25 | 2026-03-04 | 2026-03-20 | 7 | 31 | 28.6 | 92.3 | TREMIE | 34 | TREMIE-34-7 | 2026-10-22 | NUEVO | 2026-10-22 |  | -2.4
27914 - ALBURA PPTO C | 6 | No especificado | Concreto | Pilote # 9 - Torre 4 | 2026-02-25 | 2026-03-04 | 2026-03-20 | 7 | 31 | 28.1 | 90.6 | TREMIE | 34 | TREMIE-34-7 | 2026-10-22 | NUEVO | 2026-10-22 |  | -2.9
27914 - ALBURA PPTO C | 6 | No especificado | Concreto | Pilote # 9 - Torre 4 | 2026-02-25 | 2026-03-04 | 2026-03-20 | 7 | 31 | 27.5 | 88.7 | TREMIE | 34 | TREMIE-34-7 | 2026-10-22 | NUEVO | 2026-10-22 |  | -3.5
27914 - ALBURA PPTO C | 60 | No especificado | Concreto | Pilote #6 T3 | 2026-04-07 | 2026-05-05 | 2026-05-06 | 28 | 31 | 43 | 138.7 | TREMIE | 34 | TREMIE-34-28 | 2026-10-22 | NUEVO | 2026-10-22 |  | 12
27914 - ALBURA PPTO C | 60 | No especificado | Concreto | Pilote #6 T3 | 2026-04-07 | 2026-05-05 | 2026-05-06 | 28 | 31 | 42.8 | 138.1 | TREMIE | 34 | TREMIE-34-28 | 2026-10-22 | NUEVO | 2026-10-22 |  | 11.8
27914 - ALBURA PPTO C | 60 | No especificado | Concreto | Pilote #6 T3 | 2026-04-07 | 2026-05-05 | 2026-05-06 | 28 | 31 | 42.4 | 136.8 | TREMIE | 34 | TREMIE-34-28 | 2026-10-22 | NUEVO | 2026-10-22 |  | 11.4
27914 - ALBURA PPTO C | 60 | No especificado | Concreto | Pilote # 6 - Torre 3 | 2026-04-07 | 2026-04-21 | 2026-04-23 | 14 | 31 | 35.7 | 115.2 | TREMIE | 34 | TREMIE-34-14 | 2026-10-22 | NUEVO | 2026-10-22 |  | 4.7
27914 - ALBURA PPTO C | 60 | No especificado | Concreto | Pilote # 6 - Torre 3 | 2026-04-07 | 2026-04-21 | 2026-04-23 | 14 | 31 | 35.3 | 113.9 | TREMIE | 34 | TREMIE-34-14 | 2026-10-22 | NUEVO | 2026-10-22 |  | 4.3
27914 - ALBURA PPTO C | 60 | No especificado | Concreto | Pilote # 6 - Torre 3 | 2026-04-07 | 2026-04-21 | 2026-04-23 | 14 | 31 | 34.3 | 110.6 | TREMIE | 34 | TREMIE-34-14 | 2026-10-22 | NUEVO | 2026-10-22 |  | 3.3
27914 - ALBURA PPTO C | 60 | No especificado | Concreto | Pilote # 6 - Torre 3 | 2026-04-07 | 2026-04-14 | 2026-04-20 | 7 | 31 | 32.2 | 103.9 | TREMIE | 34 | TREMIE-34-7 | 2026-10-22 | NUEVO | 2026-10-22 |  | 1.2
27914 - ALBURA PPTO C | 60 | No especificado | Concreto | Pilote # 6 - Torre 3 | 2026-04-07 | 2026-04-14 | 2026-04-20 | 7 | 31 | 31.4 | 101.3 | TREMIE | 34 | TREMIE-34-7 | 2026-10-22 | NUEVO | 2026-10-22 |  | 0.4
27914 - ALBURA PPTO C | 60 | No especificado | Concreto | Pilote # 6 - Torre 3 | 2026-04-07 | 2026-04-14 | 2026-04-20 | 7 | 31 | 31.6 | 101.9 | TREMIE | 34 | TREMIE-34-7 | 2026-10-22 | NUEVO | 2026-10-22 |  | 0.6
27914 - ALBURA PPTO C | 61 | No especificado | Concreto | Pilote #66 T3 | 2026-04-08 | 2026-05-06 | 2026-05-06 | 28 | 31 | 48 | 154.8 | TREMIE | 34 | TREMIE-34-28 | 2026-10-22 | NUEVO | 2026-10-22 |  | 17
27914 - ALBURA PPTO C | 61 | No especificado | Concreto | Pilote #66 T3 | 2026-04-08 | 2026-05-06 | 2026-05-06 | 28 | 31 | 48.4 | 156.1 | TREMIE | 34 | TREMIE-34-28 | 2026-10-22 | NUEVO | 2026-10-22 |  | 17.4
27914 - ALBURA PPTO C | 61 | No especificado | Concreto | Pilote #66 T3 | 2026-04-08 | 2026-05-06 | 2026-05-06 | 28 | 31 | 46.8 | 151 | TREMIE | 34 | TREMIE-34-28 | 2026-10-22 | NUEVO | 2026-10-22 |  | 15.8
27914 - ALBURA PPTO C | 61 | No especificado | Concreto | Pilote # 66 - Torre 3 | 2026-04-08 | 2026-04-22 | 2026-04-23 | 14 | 31 | 41 | 132.3 | TREMIE | 34 | TREMIE-34-14 | 2026-10-22 | NUEVO | 2026-10-22 |  | 10
27914 - ALBURA PPTO C | 61 | No especificado | Concreto | Pilote # 66 - Torre 3 | 2026-04-08 | 2026-04-22 | 2026-04-23 | 14 | 31 | 40.8 | 131.6 | TREMIE | 34 | TREMIE-34-14 | 2026-10-22 | NUEVO | 2026-10-22 |  | 9.8
27914 - ALBURA PPTO C | 61 | No especificado | Concreto | Pilote # 66 - Torre 3 | 2026-04-08 | 2026-04-22 | 2026-04-23 | 14 | 31 | 40.2 | 129.7 | TREMIE | 34 | TREMIE-34-14 | 2026-10-22 | NUEVO | 2026-10-22 |  | 9.2
27914 - ALBURA PPTO C | 61 | No especificado | Concreto | Pilote # 66 - Torre 3 | 2026-04-08 | 2026-04-15 | 2026-04-20 | 7 | 31 | 36.2 | 116.8 | TREMIE | 34 | TREMIE-34-7 | 2026-10-22 | NUEVO | 2026-10-22 |  | 5.2
27914 - ALBURA PPTO C | 61 | No especificado | Concreto | Pilote # 66 - Torre 3 | 2026-04-08 | 2026-04-15 | 2026-04-20 | 7 | 31 | 35.6 | 114.8 | TREMIE | 34 | TREMIE-34-7 | 2026-10-22 | NUEVO | 2026-10-22 |  | 4.6
27914 - ALBURA PPTO C | 61 | No especificado | Concreto | Pilote # 66 - Torre 3 | 2026-04-08 | 2026-04-15 | 2026-04-20 | 7 | 31 | 34.2 | 110.3 | TREMIE | 34 | TREMIE-34-7 | 2026-10-22 | NUEVO | 2026-10-22 |  | 3.2
27914 - ALBURA PPTO C | 62 | No especificado | Concreto | Pilote #54 T4 | 2026-04-08 | 2026-05-06 | 2026-05-06 | 28 | 31 | 46.8 | 151 | TREMIE | 34 | TREMIE-34-28 | 2026-10-22 | NUEVO | 2026-10-22 |  | 15.8
27914 - ALBURA PPTO C | 62 | No especificado | Concreto | Pilote #54 T4 | 2026-04-08 | 2026-05-06 | 2026-05-06 | 28 | 31 | 46.6 | 150.3 | TREMIE | 34 | TREMIE-34-28 | 2026-10-22 | NUEVO | 2026-10-22 |  | 15.6
27914 - ALBURA PPTO C | 62 | No especificado | Concreto | Pilote #54 T4 | 2026-04-08 | 2026-05-06 | 2026-05-06 | 28 | 31 | 46.2 | 149 | TREMIE | 34 | TREMIE-34-28 | 2026-10-22 | NUEVO | 2026-10-22 |  | 15.2
27914 - ALBURA PPTO C | 62 | No especificado | Concreto | Pilote # 54 - Torre 4 | 2026-04-08 | 2026-04-22 | 2026-04-23 | 14 | 31 | 39.1 | 126.1 | TREMIE | 34 | TREMIE-34-14 | 2026-10-22 | NUEVO | 2026-10-22 |  | 8.1
27914 - ALBURA PPTO C | 62 | No especificado | Concreto | Pilote # 54 - Torre 4 | 2026-04-08 | 2026-04-22 | 2026-04-23 | 14 | 31 | 38.8 | 125.2 | TREMIE | 34 | TREMIE-34-14 | 2026-10-22 | NUEVO | 2026-10-22 |  | 7.8
27914 - ALBURA PPTO C | 62 | No especificado | Concreto | Pilote # 54 - Torre 4 | 2026-04-08 | 2026-04-22 | 2026-04-23 | 14 | 31 | 38.6 | 124.5 | TREMIE | 34 | TREMIE-34-14 | 2026-10-22 | NUEVO | 2026-10-22 |  | 7.6
27914 - ALBURA PPTO C | 62 | No especificado | Concreto | Pilote # 54 - Torre 4 | 2026-04-08 | 2026-04-15 | 2026-04-20 | 7 | 31 | 36.8 | 118.7 | TREMIE | 34 | TREMIE-34-7 | 2026-10-22 | NUEVO | 2026-10-22 |  | 5.8
27914 - ALBURA PPTO C | 62 | No especificado | Concreto | Pilote # 54 - Torre 4 | 2026-04-08 | 2026-04-15 | 2026-04-20 | 7 | 31 | 37 | 119.4 | TREMIE | 34 | TREMIE-34-7 | 2026-10-22 | NUEVO | 2026-10-22 |  | 6
27914 - ALBURA PPTO C | 62 | No especificado | Concreto | Pilote # 54 - Torre 4 | 2026-04-08 | 2026-04-15 | 2026-04-20 | 7 | 31 | 36.4 | 117.4 | TREMIE | 34 | TREMIE-34-7 | 2026-10-22 | NUEVO | 2026-10-22 |  | 5.4
27914 - ALBURA PPTO C | 63 | No especificado | Concreto | Pilote #32 T3 | 2026-04-09 | 2026-05-07 | 2026-05-08 | 28 | 31 | 44.6 | 143.9 | TREMIE | 34 | TREMIE-34-28 | 2026-10-22 | NUEVO | 2026-10-22 |  | 13.6
27914 - ALBURA PPTO C | 63 | No especificado | Concreto | Pilote #32 T3 | 2026-04-09 | 2026-05-07 | 2026-05-08 | 28 | 31 | 45.3 | 146.1 | TREMIE | 34 | TREMIE-34-28 | 2026-10-22 | NUEVO | 2026-10-22 |  | 14.3
27914 - ALBURA PPTO C | 63 | No especificado | Concreto | Pilote #32 T3 | 2026-04-09 | 2026-05-07 | 2026-05-08 | 28 | 31 | 44.2 | 142.6 | TREMIE | 34 | TREMIE-34-28 | 2026-10-22 | NUEVO | 2026-10-22 |  | 13.2
27914 - ALBURA PPTO C | 63 | No especificado | Concreto | Pilote # 32 - Torre 3 | 2026-04-09 | 2026-04-23 | 2026-04-28 | 14 | 31 | 39.4 | 127.1 | TREMIE | 34 | TREMIE-34-14 | 2026-10-22 | NUEVO | 2026-10-22 |  | 8.4
27914 - ALBURA PPTO C | 63 | No especificado | Concreto | Pilote # 32 - Torre 3 | 2026-04-09 | 2026-04-23 | 2026-04-28 | 14 | 31 | 39.3 | 126.8 | TREMIE | 34 | TREMIE-34-14 | 2026-10-22 | NUEVO | 2026-10-22 |  | 8.3
27914 - ALBURA PPTO C | 63 | No especificado | Concreto | Pilote # 32 - Torre 3 | 2026-04-09 | 2026-04-23 | 2026-04-28 | 14 | 31 | 37.6 | 121.3 | TREMIE | 34 | TREMIE-34-14 | 2026-10-22 | NUEVO | 2026-10-22 |  | 6.6
27914 - ALBURA PPTO C | 63 | No especificado | Concreto | Pilote # 32 - Torre 3 | 2026-04-09 | 2026-04-16 | 2026-04-20 | 7 | 31 | 34.5 | 111.3 | TREMIE | 34 | TREMIE-34-7 | 2026-10-22 | NUEVO | 2026-10-22 |  | 3.5
27914 - ALBURA PPTO C | 63 | No especificado | Concreto | Pilote # 32 - Torre 3 | 2026-04-09 | 2026-04-16 | 2026-04-20 | 7 | 31 | 34.5 | 111.3 | TREMIE | 34 | TREMIE-34-7 | 2026-10-22 | NUEVO | 2026-10-22 |  | 3.5
27914 - ALBURA PPTO C | 63 | No especificado | Concreto | Pilote # 32 - Torre 3 | 2026-04-09 | 2026-04-16 | 2026-04-20 | 7 | 31 | 33.9 | 109.4 | TREMIE | 34 | TREMIE-34-7 | 2026-10-22 | NUEVO | 2026-10-22 |  | 2.9
27914 - ALBURA PPTO C | 64 | No especificado | Concreto | Pilote #28 T4 | 2026-04-09 | 2026-05-07 | 2026-05-08 | 28 | 31 | 44.1 | 142.3 | TREMIE | 34 | TREMIE-34-28 | 2026-10-22 | NUEVO | 2026-10-22 |  | 13.1
27914 - ALBURA PPTO C | 64 | No especificado | Concreto | Pilote #28 T4 | 2026-04-09 | 2026-05-07 | 2026-05-08 | 28 | 31 | 43 | 138.7 | TREMIE | 34 | TREMIE-34-28 | 2026-10-22 | NUEVO | 2026-10-22 |  | 12
27914 - ALBURA PPTO C | 64 | No especificado | Concreto | Pilote #28 T4 | 2026-04-09 | 2026-05-07 | 2026-05-08 | 28 | 31 | 43.5 | 140.3 | TREMIE | 34 | TREMIE-34-28 | 2026-10-22 | NUEVO | 2026-10-22 |  | 12.5
27914 - ALBURA PPTO C | 64 | No especificado | Concreto | Pilote # 28 - Torre 4 | 2026-04-09 | 2026-04-23 | 2026-04-28 | 14 | 31 | 40.6 | 131 | TREMIE | 34 | TREMIE-34-14 | 2026-10-22 | NUEVO | 2026-10-22 |  | 9.6
27914 - ALBURA PPTO C | 64 | No especificado | Concreto | Pilote # 28 - Torre 4 | 2026-04-09 | 2026-04-23 | 2026-04-28 | 14 | 31 | 40 | 129 | TREMIE | 34 | TREMIE-34-14 | 2026-10-22 | NUEVO | 2026-10-22 |  | 9
27914 - ALBURA PPTO C | 64 | No especificado | Concreto | Pilote # 28 - Torre 4 | 2026-04-09 | 2026-04-23 | 2026-04-28 | 14 | 31 | 38.8 | 125.2 | TREMIE | 34 | TREMIE-34-14 | 2026-10-22 | NUEVO | 2026-10-22 |  | 7.8
27914 - ALBURA PPTO C | 64 | No especificado | Concreto | Pilote # 28 - Torre 4 | 2026-04-09 | 2026-04-16 | 2026-04-20 | 7 | 31 | 39.2 | 126.5 | TREMIE | 34 | TREMIE-34-7 | 2026-10-22 | NUEVO | 2026-10-22 |  | 8.2
27914 - ALBURA PPTO C | 64 | No especificado | Concreto | Pilote # 28 - Torre 4 | 2026-04-09 | 2026-04-16 | 2026-04-20 | 7 | 31 | 38.3 | 123.5 | TREMIE | 34 | TREMIE-34-7 | 2026-10-22 | NUEVO | 2026-10-22 |  | 7.3
27914 - ALBURA PPTO C | 64 | No especificado | Concreto | Pilote # 28 - Torre 4 | 2026-04-09 | 2026-04-16 | 2026-04-20 | 7 | 31 | 37.5 | 121 | TREMIE | 34 | TREMIE-34-7 | 2026-10-22 | NUEVO | 2026-10-22 |  | 6.5
27914 - ALBURA PPTO C | 65 | No especificado | Concreto | Pilote #15 T3 | 2026-04-09 | 2026-05-07 | 2026-05-08 | 28 | 31 | 43.9 | 141.6 | TREMIE | 34 | TREMIE-34-28 | 2026-10-22 | NUEVO | 2026-10-22 |  | 12.9
27914 - ALBURA PPTO C | 65 | No especificado | Concreto | Pilote #15 T3 | 2026-04-09 | 2026-05-07 | 2026-05-08 | 28 | 31 | 44.5 | 143.5 | TREMIE | 34 | TREMIE-34-28 | 2026-10-22 | NUEVO | 2026-10-22 |  | 13.5
27914 - ALBURA PPTO C | 65 | No especificado | Concreto | Pilote #15 T3 | 2026-04-09 | 2026-05-07 | 2026-05-08 | 28 | 31 | 43.3 | 139.7 | TREMIE | 34 | TREMIE-34-28 | 2026-10-22 | NUEVO | 2026-10-22 |  | 12.3
27914 - ALBURA PPTO C | 65 | No especificado | Concreto | Pilote # 15 - Torre 3 | 2026-04-09 | 2026-04-23 | 2026-04-28 | 14 | 31 | 38.6 | 124.5 | TREMIE | 34 | TREMIE-34-14 | 2026-10-22 | NUEVO | 2026-10-22 |  | 7.6
27914 - ALBURA PPTO C | 65 | No especificado | Concreto | Pilote # 15 - Torre 3 | 2026-04-09 | 2026-04-23 | 2026-04-28 | 14 | 31 | 37.5 | 121 | TREMIE | 34 | TREMIE-34-14 | 2026-10-22 | NUEVO | 2026-10-22 |  | 6.5
27914 - ALBURA PPTO C | 65 | No especificado | Concreto | Pilote # 15 - Torre 3 | 2026-04-09 | 2026-04-23 | 2026-04-28 | 14 | 31 | 36.9 | 119 | TREMIE | 34 | TREMIE-34-14 | 2026-10-22 | NUEVO | 2026-10-22 |  | 5.9
27914 - ALBURA PPTO C | 65 | No especificado | Concreto | Pilote # 15 - Torre 3 | 2026-04-09 | 2026-04-16 | 2026-04-20 | 7 | 31 | 34.7 | 111.9 | TREMIE | 34 | TREMIE-34-7 | 2026-10-22 | NUEVO | 2026-10-22 |  | 3.7
27914 - ALBURA PPTO C | 65 | No especificado | Concreto | Pilote # 15 - Torre 3 | 2026-04-09 | 2026-04-16 | 2026-04-20 | 7 | 31 | 34.4 | 111 | TREMIE | 34 | TREMIE-34-7 | 2026-10-22 | NUEVO | 2026-10-22 |  | 3.4
27914 - ALBURA PPTO C | 65 | No especificado | Concreto | Pilote # 15 - Torre 3 | 2026-04-09 | 2026-04-16 | 2026-04-20 | 7 | 31 | 34.1 | 110 | TREMIE | 34 | TREMIE-34-7 | 2026-10-22 | NUEVO | 2026-10-22 |  | 3.1
27914 - ALBURA PPTO C | 66 | No especificado | Concreto | Pilote # 14 T4 | 2026-04-10 | 2026-05-08 | 2026-05-08 | 28 | 31 | 41.5 | 133.9 | TREMIE | 34 | TREMIE-34-28 | 2026-10-22 | NUEVO | 2026-10-22 |  | 10.5
27914 - ALBURA PPTO C | 66 | No especificado | Concreto | Pilote # 14 T4 | 2026-04-10 | 2026-05-08 | 2026-05-08 | 28 | 31 | 40.4 | 130.3 | TREMIE | 34 | TREMIE-34-28 | 2026-10-22 | NUEVO | 2026-10-22 |  | 9.4
27914 - ALBURA PPTO C | 66 | No especificado | Concreto | Pilote # 14 T4 | 2026-04-10 | 2026-05-08 | 2026-05-08 | 28 | 31 | 41 | 132.3 | TREMIE | 34 | TREMIE-34-28 | 2026-10-22 | NUEVO | 2026-10-22 |  | 10
27914 - ALBURA PPTO C | 66 | No especificado | Concreto | Pilote # 14 - Torre 4 | 2026-04-10 | 2026-04-24 | 2026-04-28 | 14 | 31 | 35.6 | 114.8 | TREMIE | 34 | TREMIE-34-14 | 2026-10-22 | NUEVO | 2026-10-22 |  | 4.6
27914 - ALBURA PPTO C | 66 | No especificado | Concreto | Pilote # 14 - Torre 4 | 2026-04-10 | 2026-04-24 | 2026-04-28 | 14 | 31 | 35 | 112.9 | TREMIE | 34 | TREMIE-34-14 | 2026-10-22 | NUEVO | 2026-10-22 |  | 4
27914 - ALBURA PPTO C | 66 | No especificado | Concreto | Pilote # 14 - Torre 4 | 2026-04-10 | 2026-04-24 | 2026-04-28 | 14 | 31 | 34.1 | 110 | TREMIE | 34 | TREMIE-34-14 | 2026-10-22 | NUEVO | 2026-10-22 |  | 3.1
27914 - ALBURA PPTO C | 66 | No especificado | Concreto | Pilote # 14 - Torre 4 | 2026-04-10 | 2026-04-17 | 2026-04-20 | 7 | 31 | 32.2 | 103.9 | TREMIE | 34 | TREMIE-34-7 | 2026-10-22 | NUEVO | 2026-10-22 |  | 1.2
27914 - ALBURA PPTO C | 66 | No especificado | Concreto | Pilote # 14 - Torre 4 | 2026-04-10 | 2026-04-17 | 2026-04-20 | 7 | 31 | 31.2 | 100.6 | TREMIE | 34 | TREMIE-34-7 | 2026-10-22 | NUEVO | 2026-10-22 |  | 0.2
27914 - ALBURA PPTO C | 66 | No especificado | Concreto | Pilote # 14 - Torre 4 | 2026-04-10 | 2026-04-17 | 2026-04-20 | 7 | 31 | 30.9 | 99.7 | TREMIE | 34 | TREMIE-34-7 | 2026-10-22 | NUEVO | 2026-10-22 |  | -0.1
27914 - ALBURA PPTO C | 67 | No especificado | Concreto | Pilote #65 T3 | 2026-04-10 | 2026-05-08 | 2026-05-08 | 28 | 31 | 43.2 | 139.4 | TREMIE | 34 | TREMIE-34-28 | 2026-10-22 | NUEVO | 2026-10-22 |  | 12.2
27914 - ALBURA PPTO C | 67 | No especificado | Concreto | Pilote #65 T3 | 2026-04-10 | 2026-05-08 | 2026-05-08 | 28 | 31 | 45 | 145.2 | TREMIE | 34 | TREMIE-34-28 | 2026-10-22 | NUEVO | 2026-10-22 |  | 14
27914 - ALBURA PPTO C | 67 | No especificado | Concreto | Pilote #65 T3 | 2026-04-10 | 2026-05-08 | 2026-05-08 | 28 | 31 | 43.9 | 141.6 | TREMIE | 34 | TREMIE-34-28 | 2026-10-22 | NUEVO | 2026-10-22 |  | 12.9
27914 - ALBURA PPTO C | 67 | No especificado | Concreto | Pilote # 65 - Torre 3 | 2026-04-10 | 2026-04-24 | 2026-04-28 | 14 | 31 | 36.9 | 119 | TREMIE | 34 | TREMIE-34-14 | 2026-10-22 | NUEVO | 2026-10-22 |  | 5.9
27914 - ALBURA PPTO C | 67 | No especificado | Concreto | Pilote # 65 - Torre 3 | 2026-04-10 | 2026-04-24 | 2026-04-28 | 14 | 31 | 36.4 | 117.4 | TREMIE | 34 | TREMIE-34-14 | 2026-10-22 | NUEVO | 2026-10-22 |  | 5.4
27914 - ALBURA PPTO C | 67 | No especificado | Concreto | Pilote # 65 - Torre 3 | 2026-04-10 | 2026-04-24 | 2026-04-28 | 14 | 31 | 35.7 | 115.2 | TREMIE | 34 | TREMIE-34-14 | 2026-10-22 | NUEVO | 2026-10-22 |  | 4.7
27914 - ALBURA PPTO C | 67 | No especificado | Concreto | Pilote # 65 - Torre 3 | 2026-04-10 | 2026-04-17 | 2026-04-20 | 7 | 31 | 37 | 119.4 | TREMIE | 34 | TREMIE-34-7 | 2026-10-22 | NUEVO | 2026-10-22 |  | 6
27914 - ALBURA PPTO C | 67 | No especificado | Concreto | Pilote # 65 - Torre 3 | 2026-04-10 | 2026-04-17 | 2026-04-20 | 7 | 31 | 37.6 | 121.3 | TREMIE | 34 | TREMIE-34-7 | 2026-10-22 | NUEVO | 2026-10-22 |  | 6.6
27914 - ALBURA PPTO C | 67 | No especificado | Concreto | Pilote # 65 - Torre 3 | 2026-04-10 | 2026-04-17 | 2026-04-20 | 7 | 31 | 35.7 | 115.2 | TREMIE | 34 | TREMIE-34-7 | 2026-10-22 | NUEVO | 2026-10-22 |  | 4.7
27914 - ALBURA PPTO C | 68 | No especificado | Concreto | Pilote #41 T3 | 2026-04-10 | 2026-05-08 | 2026-05-08 | 28 | 31 | 46.8 | 151 | TREMIE | 34 | TREMIE-34-28 | 2026-10-22 | NUEVO | 2026-10-22 |  | 15.8
27914 - ALBURA PPTO C | 68 | No especificado | Concreto | Pilote #41 T3 | 2026-04-10 | 2026-05-08 | 2026-05-08 | 28 | 31 | 45.7 | 147.4 | TREMIE | 34 | TREMIE-34-28 | 2026-10-22 | NUEVO | 2026-10-22 |  | 14.7
27914 - ALBURA PPTO C | 68 | No especificado | Concreto | Pilote #41 T3 | 2026-04-10 | 2026-05-08 | 2026-05-08 | 28 | 31 | 46.3 | 149.4 | TREMIE | 34 | TREMIE-34-28 | 2026-10-22 | NUEVO | 2026-10-22 |  | 15.3
27914 - ALBURA PPTO C | 68 | No especificado | Concreto | Pilote # 41 - Torre 3 | 2026-04-10 | 2026-04-24 | 2026-04-28 | 14 | 31 | 40.2 | 129.7 | TREMIE | 34 | TREMIE-34-14 | 2026-10-22 | NUEVO | 2026-10-22 |  | 9.2
27914 - ALBURA PPTO C | 68 | No especificado | Concreto | Pilote # 41 - Torre 3 | 2026-04-10 | 2026-04-24 | 2026-04-28 | 14 | 31 | 38.3 | 123.5 | TREMIE | 34 | TREMIE-34-14 | 2026-10-22 | NUEVO | 2026-10-22 |  | 7.3
27914 - ALBURA PPTO C | 68 | No especificado | Concreto | Pilote # 41 - Torre 3 | 2026-04-10 | 2026-04-24 | 2026-04-28 | 14 | 31 | 38.2 | 123.2 | TREMIE | 34 | TREMIE-34-14 | 2026-10-22 | NUEVO | 2026-10-22 |  | 7.2
27914 - ALBURA PPTO C | 68 | No especificado | Concreto | Pilote # 41 - Torre 3 | 2026-04-10 | 2026-04-17 | 2026-04-20 | 7 | 31 | 34.1 | 110 | TREMIE | 34 | TREMIE-34-7 | 2026-10-22 | NUEVO | 2026-10-22 |  | 3.1
27914 - ALBURA PPTO C | 68 | No especificado | Concreto | Pilote # 41 - Torre 3 | 2026-04-10 | 2026-04-17 | 2026-04-20 | 7 | 31 | 33.2 | 107.1 | TREMIE | 34 | TREMIE-34-7 | 2026-10-22 | NUEVO | 2026-10-22 |  | 2.2
27914 - ALBURA PPTO C | 68 | No especificado | Concreto | Pilote # 41 - Torre 3 | 2026-04-10 | 2026-04-17 | 2026-04-20 | 7 | 31 | 33 | 106.5 | TREMIE | 34 | TREMIE-34-7 | 2026-10-22 | NUEVO | 2026-10-22 |  | 2
27914 - ALBURA PPTO C | 69 | No especificado | Concreto | Pilote #72 T4 | 2026-04-10 | 2026-05-08 | 2026-05-08 | 28 | 31 | 42.2 | 136.1 | TREMIE | 34 | TREMIE-34-28 | 2026-10-22 | NUEVO | 2026-10-22 |  | 11.2
27914 - ALBURA PPTO C | 69 | No especificado | Concreto | Pilote #72 T4 | 2026-04-10 | 2026-05-08 | 2026-05-08 | 28 | 31 | 42.9 | 138.4 | TREMIE | 34 | TREMIE-34-28 | 2026-10-22 | NUEVO | 2026-10-22 |  | 11.9
27914 - ALBURA PPTO C | 69 | No especificado | Concreto | Pilote #72 T4 | 2026-04-10 | 2026-05-08 | 2026-05-08 | 28 | 31 | 41.8 | 134.8 | TREMIE | 34 | TREMIE-34-28 | 2026-10-22 | NUEVO | 2026-10-22 |  | 10.8
27914 - ALBURA PPTO C | 69 | No especificado | Concreto | Pilote # 72 - Torre 4 | 2026-04-10 | 2026-04-24 | 2026-04-28 | 14 | 31 | 36.1 | 116.5 | TREMIE | 34 | TREMIE-34-14 | 2026-10-22 | NUEVO | 2026-10-22 |  | 5.1
27914 - ALBURA PPTO C | 69 | No especificado | Concreto | Pilote # 72 - Torre 4 | 2026-04-10 | 2026-04-24 | 2026-04-28 | 14 | 31 | 35.4 | 114.2 | TREMIE | 34 | TREMIE-34-14 | 2026-10-22 | NUEVO | 2026-10-22 |  | 4.4
27914 - ALBURA PPTO C | 69 | No especificado | Concreto | Pilote # 72 - Torre 4 | 2026-04-10 | 2026-04-24 | 2026-04-28 | 14 | 31 | 35 | 112.9 | TREMIE | 34 | TREMIE-34-14 | 2026-10-22 | NUEVO | 2026-10-22 |  | 4
27914 - ALBURA PPTO C | 69 | No especificado | Concreto | Pilote # 72 - Torre 4 | 2026-04-10 | 2026-04-17 | 2026-04-20 | 7 | 31 | 33.9 | 109.4 | TREMIE | 34 | TREMIE-34-7 | 2026-10-22 | NUEVO | 2026-10-22 |  | 2.9
27914 - ALBURA PPTO C | 69 | No especificado | Concreto | Pilote # 72 - Torre 4 | 2026-04-10 | 2026-04-17 | 2026-04-20 | 7 | 31 | 33.6 | 108.4 | TREMIE | 34 | TREMIE-34-7 | 2026-10-22 | NUEVO | 2026-10-22 |  | 2.6
27914 - ALBURA PPTO C | 69 | No especificado | Concreto | Pilote # 72 - Torre 4 | 2026-04-10 | 2026-04-17 | 2026-04-20 | 7 | 31 | 32.7 | 105.5 | TREMIE | 34 | TREMIE-34-7 | 2026-10-22 | NUEVO | 2026-10-22 |  | 1.7
27914 - ALBURA PPTO C | 7 | No especificado | Concreto | Pilote # 49 torre 4 | 2026-02-26 | 2026-03-26 | 2026-03-26 | 28 | 31 | 38 | 122.6 | TREMIE | 34 | TREMIE-34-28 | 2026-10-22 | NUEVO | 2026-10-22 |  | 7
27914 - ALBURA PPTO C | 7 | No especificado | Concreto | Pilote # 49 torre 4 | 2026-02-26 | 2026-03-26 | 2026-03-26 | 28 | 31 | 37 | 119.4 | TREMIE | 34 | TREMIE-34-28 | 2026-10-22 | NUEVO | 2026-10-22 |  | 6
27914 - ALBURA PPTO C | 7 | No especificado | Concreto | Pilote # 49 torre 4 | 2026-02-26 | 2026-03-26 | 2026-03-26 | 28 | 31 | 37.5 | 121 | TREMIE | 34 | TREMIE-34-28 | 2026-10-22 | NUEVO | 2026-10-22 |  | 6.5
27914 - ALBURA PPTO C | 7 | No especificado | Concreto | Pilote # 49 - Torre 4 | 2026-02-26 | 2026-03-12 | 2026-03-20 | 14 | 31 | 30.1 | 97.1 | TREMIE | 34 | TREMIE-34-14 | 2026-10-22 | NUEVO | 2026-10-22 |  | -0.9
27914 - ALBURA PPTO C | 7 | No especificado | Concreto | Pilote # 49 - Torre 4 | 2026-02-26 | 2026-03-12 | 2026-03-20 | 14 | 31 | 29.1 | 93.9 | TREMIE | 34 | TREMIE-34-14 | 2026-10-22 | NUEVO | 2026-10-22 |  | -1.9
27914 - ALBURA PPTO C | 7 | No especificado | Concreto | Pilote # 49 - Torre 4 | 2026-02-26 | 2026-03-12 | 2026-03-20 | 14 | 31 | 29.4 | 94.8 | TREMIE | 34 | TREMIE-34-14 | 2026-10-22 | NUEVO | 2026-10-22 |  | -1.6
27914 - ALBURA PPTO C | 7 | No especificado | Concreto | Pilote # 49 - Torre 4 | 2026-02-26 | 2026-03-05 | 2026-03-20 | 7 | 31 | 27.2 | 87.7 | TREMIE | 34 | TREMIE-34-7 | 2026-10-22 | NUEVO | 2026-10-22 |  | -3.8
27914 - ALBURA PPTO C | 7 | No especificado | Concreto | Pilote # 49 - Torre 4 | 2026-02-26 | 2026-03-05 | 2026-03-20 | 7 | 31 | 26.4 | 85.2 | TREMIE | 34 | TREMIE-34-7 | 2026-10-22 | NUEVO | 2026-10-22 |  | -4.6
27914 - ALBURA PPTO C | 7 | No especificado | Concreto | Pilote # 49 - Torre 4 | 2026-02-26 | 2026-03-05 | 2026-03-20 | 7 | 31 | 25.8 | 83.2 | TREMIE | 34 | TREMIE-34-7 | 2026-10-22 | NUEVO | 2026-10-22 |  | -5.2
27914 - ALBURA PPTO C | 70 | No especificado | Concreto | Pilote #43 T4 | 2026-04-11 | 2026-05-09 | 2026-05-11 | 28 | 31 | 48.6 | 156.8 | TREMIE | 34 | TREMIE-34-28 | 2026-10-22 | NUEVO | 2026-10-22 |  | 17.6
27914 - ALBURA PPTO C | 70 | No especificado | Concreto | Pilote #43 T4 | 2026-04-11 | 2026-05-09 | 2026-05-11 | 28 | 31 | 47.4 | 152.9 | TREMIE | 34 | TREMIE-34-28 | 2026-10-22 | NUEVO | 2026-10-22 |  | 16.4
27914 - ALBURA PPTO C | 70 | No especificado | Concreto | Pilote #43 T4 | 2026-04-11 | 2026-05-09 | 2026-05-11 | 28 | 31 | 48.1 | 155.2 | TREMIE | 34 | TREMIE-34-28 | 2026-10-22 | NUEVO | 2026-10-22 |  | 17.1
27914 - ALBURA PPTO C | 70 | No especificado | Concreto | Pilote # 43 - Torre 4 | 2026-04-11 | 2026-04-25 | 2026-04-28 | 14 | 31 | 41.8 | 134.8 | TREMIE | 34 | TREMIE-34-14 | 2026-10-22 | NUEVO | 2026-10-22 |  | 10.8
27914 - ALBURA PPTO C | 70 | No especificado | Concreto | Pilote # 43 - Torre 4 | 2026-04-11 | 2026-04-25 | 2026-04-28 | 14 | 31 | 41.2 | 132.9 | TREMIE | 34 | TREMIE-34-14 | 2026-10-22 | NUEVO | 2026-10-22 |  | 10.2
27914 - ALBURA PPTO C | 70 | No especificado | Concreto | Pilote # 43 - Torre 4 | 2026-04-11 | 2026-04-25 | 2026-04-28 | 14 | 31 | 40.6 | 131 | TREMIE | 34 | TREMIE-34-14 | 2026-10-22 | NUEVO | 2026-10-22 |  | 9.6
27914 - ALBURA PPTO C | 70 | No especificado | Concreto | Pilote # 43 - Torre 4 | 2026-04-11 | 2026-04-18 | 2026-04-23 | 7 | 31 | 36.2 | 116.8 | TREMIE | 34 | TREMIE-34-7 | 2026-10-22 | NUEVO | 2026-10-22 |  | 5.2
27914 - ALBURA PPTO C | 70 | No especificado | Concreto | Pilote # 43 - Torre 4 | 2026-04-11 | 2026-04-18 | 2026-04-23 | 7 | 31 | 35.3 | 113.9 | TREMIE | 34 | TREMIE-34-7 | 2026-10-22 | NUEVO | 2026-10-22 |  | 4.3
27914 - ALBURA PPTO C | 70 | No especificado | Concreto | Pilote # 43 - Torre 4 | 2026-04-11 | 2026-04-18 | 2026-04-23 | 7 | 31 | 35.5 | 114.5 | TREMIE | 34 | TREMIE-34-7 | 2026-10-22 | NUEVO | 2026-10-22 |  | 4.5
27914 - ALBURA PPTO C | 71 | No especificado | Concreto | Pilote #12 T3 | 2026-04-11 | 2026-05-09 | 2026-05-11 | 28 | 31 | 45.4 | 146.5 | TREMIE | 34 | TREMIE-34-28 | 2026-10-22 | NUEVO | 2026-10-22 |  | 14.4
27914 - ALBURA PPTO C | 71 | No especificado | Concreto | Pilote #12 T3 | 2026-04-11 | 2026-05-09 | 2026-05-11 | 28 | 31 | 46.1 | 148.7 | TREMIE | 34 | TREMIE-34-28 | 2026-10-22 | NUEVO | 2026-10-22 |  | 15.1
27914 - ALBURA PPTO C | 71 | No especificado | Concreto | Pilote #12 T3 | 2026-04-11 | 2026-05-09 | 2026-05-11 | 28 | 31 | 44.9 | 144.8 | TREMIE | 34 | TREMIE-34-28 | 2026-10-22 | NUEVO | 2026-10-22 |  | 13.9
27914 - ALBURA PPTO C | 71 | No especificado | Concreto | Pilote # 12 - Torre 3 | 2026-04-11 | 2026-04-25 | 2026-04-28 | 14 | 31 | 37.6 | 121.3 | TREMIE | 34 | TREMIE-34-14 | 2026-10-22 | NUEVO | 2026-10-22 |  | 6.6
27914 - ALBURA PPTO C | 71 | No especificado | Concreto | Pilote # 12 - Torre 3 | 2026-04-11 | 2026-04-25 | 2026-04-28 | 14 | 31 | 36.3 | 117.1 | TREMIE | 34 | TREMIE-34-14 | 2026-10-22 | NUEVO | 2026-10-22 |  | 5.3
27914 - ALBURA PPTO C | 71 | No especificado | Concreto | Pilote # 12 - Torre 3 | 2026-04-11 | 2026-04-25 | 2026-04-28 | 14 | 31 | 36.6 | 118.1 | TREMIE | 34 | TREMIE-34-14 | 2026-10-22 | NUEVO | 2026-10-22 |  | 5.6
27914 - ALBURA PPTO C | 71 | No especificado | Concreto | Pilote # 12 - Torre 3 | 2026-04-11 | 2026-04-18 | 2026-04-23 | 7 | 31 | 33.8 | 109 | TREMIE | 34 | TREMIE-34-7 | 2026-10-22 | NUEVO | 2026-10-22 |  | 2.8
27914 - ALBURA PPTO C | 71 | No especificado | Concreto | Pilote # 12 - Torre 3 | 2026-04-11 | 2026-04-18 | 2026-04-23 | 7 | 31 | 34.2 | 110.3 | TREMIE | 34 | TREMIE-34-7 | 2026-10-22 | NUEVO | 2026-10-22 |  | 3.2
27914 - ALBURA PPTO C | 71 | No especificado | Concreto | Pilote # 12 - Torre 3 | 2026-04-11 | 2026-04-18 | 2026-04-23 | 7 | 31 | 32.3 | 104.2 | TREMIE | 34 | TREMIE-34-7 | 2026-10-22 | NUEVO | 2026-10-22 |  | 1.3
27914 - ALBURA PPTO C | 72 | No especificado | Concreto | Pilote #71 T3 | 2026-04-13 | 2026-05-11 | 2026-05-12 | 28 | 31 | 48.3 | 155.8 | TREMIE | 34 | TREMIE-34-28 | 2026-10-22 | NUEVO | 2026-10-22 |  | 17.3
27914 - ALBURA PPTO C | 72 | No especificado | Concreto | Pilote #71 T3 | 2026-04-13 | 2026-05-11 | 2026-05-12 | 28 | 31 | 47.4 | 152.9 | TREMIE | 34 | TREMIE-34-28 | 2026-10-22 | NUEVO | 2026-10-22 |  | 16.4
27914 - ALBURA PPTO C | 72 | No especificado | Concreto | Pilote #71 T3 | 2026-04-13 | 2026-05-11 | 2026-05-12 | 28 | 31 | 47.8 | 154.2 | TREMIE | 34 | TREMIE-34-28 | 2026-10-22 | NUEVO | 2026-10-22 |  | 16.8
27914 - ALBURA PPTO C | 72 | No especificado | Concreto | Pilote # 71 - Torre 3 | 2026-04-13 | 2026-04-27 | 2026-04-29 | 14 | 31 | 39 | 125.8 | TREMIE | 34 | TREMIE-34-14 | 2026-10-22 | NUEVO | 2026-10-22 |  | 8
27914 - ALBURA PPTO C | 72 | No especificado | Concreto | Pilote # 71 - Torre 3 | 2026-04-13 | 2026-04-27 | 2026-04-29 | 14 | 31 | 38.2 | 123.2 | TREMIE | 34 | TREMIE-34-14 | 2026-10-22 | NUEVO | 2026-10-22 |  | 7.2
27914 - ALBURA PPTO C | 72 | No especificado | Concreto | Pilote # 71 - Torre 3 | 2026-04-13 | 2026-04-27 | 2026-04-29 | 14 | 31 | 37.4 | 120.6 | TREMIE | 34 | TREMIE-34-14 | 2026-10-22 | NUEVO | 2026-10-22 |  | 6.4
27914 - ALBURA PPTO C | 72 | No especificado | Concreto | Pilote # 71 - Torre 3 | 2026-04-13 | 2026-04-20 | 2026-04-27 | 7 | 31 | 33.2 | 107.1 | TREMIE | 34 | TREMIE-34-7 | 2026-10-22 | NUEVO | 2026-10-22 |  | 2.2
27914 - ALBURA PPTO C | 72 | No especificado | Concreto | Pilote # 71 - Torre 3 | 2026-04-13 | 2026-04-20 | 2026-04-27 | 7 | 31 | 32.5 | 104.8 | TREMIE | 34 | TREMIE-34-7 | 2026-10-22 | NUEVO | 2026-10-22 |  | 1.5
27914 - ALBURA PPTO C | 72 | No especificado | Concreto | Pilote # 71 - Torre 3 | 2026-04-13 | 2026-04-20 | 2026-04-27 | 7 | 31 | 31.9 | 102.9 | TREMIE | 34 | TREMIE-34-7 | 2026-10-22 | NUEVO | 2026-10-22 |  | 0.9
27914 - ALBURA PPTO C | 73 | No especificado | Concreto | Pilote #04 T4 | 2026-04-13 | 2026-05-11 | 2026-05-12 | 28 | 31 | 37.7 | 121.6 | TREMIE | 34 | TREMIE-34-28 | 2026-10-22 | NUEVO | 2026-10-22 |  | 6.7
27914 - ALBURA PPTO C | 73 | No especificado | Concreto | Pilote #04 T4 | 2026-04-13 | 2026-05-11 | 2026-05-12 | 28 | 31 | 37 | 119.4 | TREMIE | 34 | TREMIE-34-28 | 2026-10-22 | NUEVO | 2026-10-22 |  | 6
27914 - ALBURA PPTO C | 73 | No especificado | Concreto | Pilote #04 T4 | 2026-04-13 | 2026-05-11 | 2026-05-12 | 28 | 31 | 37.2 | 120 | TREMIE | 34 | TREMIE-34-28 | 2026-10-22 | NUEVO | 2026-10-22 |  | 6.2
27914 - ALBURA PPTO C | 73 | No especificado | Concreto | Pilote # 04 - Torre 4 | 2026-04-13 | 2026-04-27 | 2026-04-29 | 14 | 31 | 32 | 103.2 | TREMIE | 34 | TREMIE-34-14 | 2026-10-22 | NUEVO | 2026-10-22 |  | 1
27914 - ALBURA PPTO C | 73 | No especificado | Concreto | Pilote # 04 - Torre 4 | 2026-04-13 | 2026-04-27 | 2026-04-29 | 14 | 31 | 31.8 | 102.6 | TREMIE | 34 | TREMIE-34-14 | 2026-10-22 | NUEVO | 2026-10-22 |  | 0.8
27914 - ALBURA PPTO C | 73 | No especificado | Concreto | Pilote # 04 - Torre 4 | 2026-04-13 | 2026-04-27 | 2026-04-29 | 14 | 31 | 31.1 | 100.3 | TREMIE | 34 | TREMIE-34-14 | 2026-10-22 | NUEVO | 2026-10-22 |  | 0.1
27914 - ALBURA PPTO C | 73 | No especificado | Concreto | Pilote # 04 - Torre 4 | 2026-04-13 | 2026-04-20 | 2026-04-27 | 7 | 31 | 27.8 | 89.7 | TREMIE | 34 | TREMIE-34-7 | 2026-10-22 | NUEVO | 2026-10-22 |  | -3.2
27914 - ALBURA PPTO C | 73 | No especificado | Concreto | Pilote # 04 - Torre 4 | 2026-04-13 | 2026-04-20 | 2026-04-27 | 7 | 31 | 27 | 87.1 | TREMIE | 34 | TREMIE-34-7 | 2026-10-22 | NUEVO | 2026-10-22 |  | -4
27914 - ALBURA PPTO C | 73 | No especificado | Concreto | Pilote # 04 - Torre 4 | 2026-04-13 | 2026-04-20 | 2026-04-27 | 7 | 31 | 26.8 | 86.5 | TREMIE | 34 | TREMIE-34-7 | 2026-10-22 | NUEVO | 2026-10-22 |  | -4.2
27914 - ALBURA PPTO C | 74 | No especificado | Concreto | Pilote #61 T4 | 2026-04-13 | 2026-05-11 | 2026-05-12 | 28 | 31 | 44.9 | 144.8 | TREMIE | 34 | TREMIE-34-28 | 2026-10-22 | NUEVO | 2026-10-22 |  | 13.9
27914 - ALBURA PPTO C | 74 | No especificado | Concreto | Pilote #61 T4 | 2026-04-13 | 2026-05-11 | 2026-05-12 | 28 | 31 | 43.7 | 141 | TREMIE | 34 | TREMIE-34-28 | 2026-10-22 | NUEVO | 2026-10-22 |  | 12.7
27914 - ALBURA PPTO C | 74 | No especificado | Concreto | Pilote #61 T4 | 2026-04-13 | 2026-05-11 | 2026-05-12 | 28 | 31 | 44 | 141.9 | TREMIE | 34 | TREMIE-34-28 | 2026-10-22 | NUEVO | 2026-10-22 |  | 13
27914 - ALBURA PPTO C | 74 | No especificado | Concreto | Pilote # 61 - Torre 4 | 2026-04-13 | 2026-04-27 | 2026-04-29 | 14 | 31 | 35.5 | 114.5 | TREMIE | 34 | TREMIE-34-14 | 2026-10-22 | NUEVO | 2026-10-22 |  | 4.5
27914 - ALBURA PPTO C | 74 | No especificado | Concreto | Pilote # 61 - Torre 4 | 2026-04-13 | 2026-04-27 | 2026-04-29 | 14 | 31 | 35.4 | 114.2 | TREMIE | 34 | TREMIE-34-14 | 2026-10-22 | NUEVO | 2026-10-22 |  | 4.4
27914 - ALBURA PPTO C | 74 | No especificado | Concreto | Pilote # 61 - Torre 4 | 2026-04-13 | 2026-04-27 | 2026-04-29 | 14 | 31 | 34.4 | 111 | TREMIE | 34 | TREMIE-34-14 | 2026-10-22 | NUEVO | 2026-10-22 |  | 3.4
27914 - ALBURA PPTO C | 74 | No especificado | Concreto | Pilote # 61 - Torre 4 | 2026-04-13 | 2026-04-20 | 2026-04-27 | 7 | 31 | 30.7 | 99 | TREMIE | 34 | TREMIE-34-7 | 2026-10-22 | NUEVO | 2026-10-22 |  | -0.3
27914 - ALBURA PPTO C | 74 | No especificado | Concreto | Pilote # 61 - Torre 4 | 2026-04-13 | 2026-04-20 | 2026-04-27 | 7 | 31 | 29.6 | 95.5 | TREMIE | 34 | TREMIE-34-7 | 2026-10-22 | NUEVO | 2026-10-22 |  | -1.4
27914 - ALBURA PPTO C | 74 | No especificado | Concreto | Pilote # 61 - Torre 4 | 2026-04-13 | 2026-04-20 | 2026-04-27 | 7 | 31 | 29.9 | 96.5 | TREMIE | 34 | TREMIE-34-7 | 2026-10-22 | NUEVO | 2026-10-22 |  | -1.1
27914 - ALBURA PPTO C | 75 | No especificado | Concreto | Pilote # 44 - Torre 3 | 2026-04-13 | 2026-04-27 | 2026-04-29 | 14 | 31 | 39.2 | 126.5 | TREMIE | 34 | TREMIE-34-14 | 2026-10-22 | NUEVO | 2026-10-22 |  | 8.2
27914 - ALBURA PPTO C | 75 | No especificado | Concreto | Pilote # 44 - Torre 3 | 2026-04-13 | 2026-04-27 | 2026-04-29 | 14 | 31 | 38.9 | 125.5 | TREMIE | 34 | TREMIE-34-14 | 2026-10-22 | NUEVO | 2026-10-22 |  | 7.9
27914 - ALBURA PPTO C | 75 | No especificado | Concreto | Pilote # 44 - Torre 3 | 2026-04-13 | 2026-04-27 | 2026-04-29 | 14 | 31 | 38.3 | 123.5 | TREMIE | 34 | TREMIE-34-14 | 2026-10-22 | NUEVO | 2026-10-22 |  | 7.3
27914 - ALBURA PPTO C | 75 | No especificado | Concreto | Pilote # 44 - Torre 3 | 2026-04-13 | 2026-04-20 | 2026-04-27 | 7 | 31 | 32.4 | 104.5 | TREMIE | 34 | TREMIE-34-7 | 2026-10-22 | NUEVO | 2026-10-22 |  | 1.4
27914 - ALBURA PPTO C | 75 | No especificado | Concreto | Pilote # 44 - Torre 3 | 2026-04-13 | 2026-04-20 | 2026-04-27 | 7 | 31 | 31.7 | 102.3 | TREMIE | 34 | TREMIE-34-7 | 2026-10-22 | NUEVO | 2026-10-22 |  | 0.7
27914 - ALBURA PPTO C | 75 | No especificado | Concreto | Pilote # 44 - Torre 3 | 2026-04-13 | 2026-04-20 | 2026-04-27 | 7 | 31 | 31.6 | 101.9 | TREMIE | 34 | TREMIE-34-7 | 2026-10-22 | NUEVO | 2026-10-22 |  | 0.6
27914 - ALBURA PPTO C | 75 | No especificado | Concreto | Pilote # 44 T3 | 2026-04-13 | 2026-05-11 | 2026-05-12 | 28 | 31 | 47.8 | 154.2 | TREMIE | 34 | TREMIE-34-28 | 2026-10-22 | NUEVO | 2026-10-22 |  | 16.8
27914 - ALBURA PPTO C | 75 | No especificado | Concreto | Pilote # 44 T3 | 2026-04-13 | 2026-05-11 | 2026-05-12 | 28 | 31 | 46.6 | 150.3 | TREMIE | 34 | TREMIE-34-28 | 2026-10-22 | NUEVO | 2026-10-22 |  | 15.6
27914 - ALBURA PPTO C | 75 | No especificado | Concreto | Pilote # 44 T3 | 2026-04-13 | 2026-05-11 | 2026-05-12 | 28 | 31 | 47.3 | 152.6 | TREMIE | 34 | TREMIE-34-28 | 2026-10-22 | NUEVO | 2026-10-22 |  | 16.3
27914 - ALBURA PPTO C | 76 | No especificado | Concreto | Pilote # 44 - Torre 4 | 2026-04-14 | 2026-04-28 | 2026-05-02 | 14 | 31 | 36.3 | 117.1 | TREMIE | 34 | TREMIE-34-14 | 2026-10-22 | NUEVO | 2026-10-22 |  | 5.3
27914 - ALBURA PPTO C | 76 | No especificado | Concreto | Pilote # 44 - Torre 4 | 2026-04-14 | 2026-04-28 | 2026-05-02 | 14 | 31 | 35 | 112.9 | TREMIE | 34 | TREMIE-34-14 | 2026-10-22 | NUEVO | 2026-10-22 |  | 4
27914 - ALBURA PPTO C | 76 | No especificado | Concreto | Pilote # 44 - Torre 4 | 2026-04-14 | 2026-04-28 | 2026-05-02 | 14 | 31 | 34.5 | 111.3 | TREMIE | 34 | TREMIE-34-14 | 2026-10-22 | NUEVO | 2026-10-22 |  | 3.5
27914 - ALBURA PPTO C | 76 | No especificado | Concreto | Pilote # 44 - Torre 4 | 2026-04-14 | 2026-04-21 | 2026-04-27 | 7 | 31 | 32.3 | 104.2 | TREMIE | 34 | TREMIE-34-7 | 2026-10-22 | NUEVO | 2026-10-22 |  | 1.3
27914 - ALBURA PPTO C | 76 | No especificado | Concreto | Pilote # 44 - Torre 4 | 2026-04-14 | 2026-04-21 | 2026-04-27 | 7 | 31 | 31.4 | 101.3 | TREMIE | 34 | TREMIE-34-7 | 2026-10-22 | NUEVO | 2026-10-22 |  | 0.4
27914 - ALBURA PPTO C | 76 | No especificado | Concreto | Pilote # 44 - Torre 4 | 2026-04-14 | 2026-04-21 | 2026-04-27 | 7 | 31 | 32.2 | 103.9 | TREMIE | 34 | TREMIE-34-7 | 2026-10-22 | NUEVO | 2026-10-22 |  | 1.2
27914 - ALBURA PPTO C | 76 | No especificado | Concreto | Pilote # 44 T4 | 2026-04-14 | 2026-05-12 | 2026-05-12 | 28 | 31 | 39.1 | 126.1 | TREMIE | 34 | TREMIE-34-28 | 2026-10-22 | NUEVO | 2026-10-22 |  | 8.1
27914 - ALBURA PPTO C | 76 | No especificado | Concreto | Pilote # 44 T4 | 2026-04-14 | 2026-05-12 | 2026-05-12 | 28 | 31 | 40.8 | 131.6 | TREMIE | 34 | TREMIE-34-28 | 2026-10-22 | NUEVO | 2026-10-22 |  | 9.8
27914 - ALBURA PPTO C | 76 | No especificado | Concreto | Pilote # 44 T4 | 2026-04-14 | 2026-05-12 | 2026-05-12 | 28 | 31 | 39.4 | 127.1 | TREMIE | 34 | TREMIE-34-28 | 2026-10-22 | NUEVO | 2026-10-22 |  | 8.4
27914 - ALBURA PPTO C | 77 | No especificado | Concreto | Pilote # 09 - Torre 3 | 2026-04-14 | 2026-04-28 | 2026-05-02 | 14 | 31 | 36 | 116.1 | TREMIE | 34 | TREMIE-34-14 | 2026-10-22 | NUEVO | 2026-10-22 |  | 5
27914 - ALBURA PPTO C | 77 | No especificado | Concreto | Pilote # 09 - Torre 3 | 2026-04-14 | 2026-04-28 | 2026-05-02 | 14 | 31 | 35.1 | 113.2 | TREMIE | 34 | TREMIE-34-14 | 2026-10-22 | NUEVO | 2026-10-22 |  | 4.1
27914 - ALBURA PPTO C | 77 | No especificado | Concreto | Pilote # 09 - Torre 3 | 2026-04-14 | 2026-04-28 | 2026-05-02 | 14 | 31 | 34.5 | 111.3 | TREMIE | 34 | TREMIE-34-14 | 2026-10-22 | NUEVO | 2026-10-22 |  | 3.5
27914 - ALBURA PPTO C | 77 | No especificado | Concreto | Pilote # 09 - Torre 3 | 2026-04-14 | 2026-04-21 | 2026-04-27 | 7 | 31 | 29.9 | 96.5 | TREMIE | 34 | TREMIE-34-7 | 2026-10-22 | NUEVO | 2026-10-22 |  | -1.1
27914 - ALBURA PPTO C | 77 | No especificado | Concreto | Pilote # 09 - Torre 3 | 2026-04-14 | 2026-04-21 | 2026-04-27 | 7 | 31 | 29.3 | 94.5 | TREMIE | 34 | TREMIE-34-7 | 2026-10-22 | NUEVO | 2026-10-22 |  | -1.7
27914 - ALBURA PPTO C | 77 | No especificado | Concreto | Pilote # 09 - Torre 3 | 2026-04-14 | 2026-04-21 | 2026-04-27 | 7 | 31 | 29 | 93.5 | TREMIE | 34 | TREMIE-34-7 | 2026-10-22 | NUEVO | 2026-10-22 |  | -2
27914 - ALBURA PPTO C | 77 | No especificado | Concreto | Pilotes # 9 T3 | 2026-04-15 | 2026-05-13 | 2026-05-13 | 28 | 31 | 43.1 | 139 | TREMIE | 34 | TREMIE-34-28 | 2026-10-22 | NUEVO | 2026-10-22 |  | 12.1
27914 - ALBURA PPTO C | 77 | No especificado | Concreto | Pilotes # 9 T3 | 2026-04-15 | 2026-05-13 | 2026-05-13 | 28 | 31 | 43.3 | 139.7 | TREMIE | 34 | TREMIE-34-28 | 2026-10-22 | NUEVO | 2026-10-22 |  | 12.3
27914 - ALBURA PPTO C | 77 | No especificado | Concreto | Pilotes # 9 T3 | 2026-04-15 | 2026-05-13 | 2026-05-13 | 28 | 31 | 42.6 | 137.4 | TREMIE | 34 | TREMIE-34-28 | 2026-10-22 | NUEVO | 2026-10-22 |  | 11.6
27914 - ALBURA PPTO C | 78 | No especificado | Concreto | Pilote # 47 - Torre 3 | 2026-04-15 | 2026-04-29 | 2026-05-02 | 14 | 31 | 38.8 | 125.2 | TREMIE | 34 | TREMIE-34-14 | 2026-10-22 | NUEVO | 2026-10-22 |  | 7.8
27914 - ALBURA PPTO C | 78 | No especificado | Concreto | Pilote # 47 - Torre 3 | 2026-04-15 | 2026-04-29 | 2026-05-02 | 14 | 31 | 38 | 122.6 | TREMIE | 34 | TREMIE-34-14 | 2026-10-22 | NUEVO | 2026-10-22 |  | 7
27914 - ALBURA PPTO C | 78 | No especificado | Concreto | Pilote # 47 - Torre 3 | 2026-04-15 | 2026-04-29 | 2026-05-02 | 14 | 31 | 37.8 | 121.9 | TREMIE | 34 | TREMIE-34-14 | 2026-10-22 | NUEVO | 2026-10-22 |  | 6.8
27914 - ALBURA PPTO C | 78 | No especificado | Concreto | Pilote # 47 - Torre 3 | 2026-04-15 | 2026-04-22 | 2026-04-27 | 7 | 31 | 31.5 | 101.6 | TREMIE | 34 | TREMIE-34-7 | 2026-10-22 | NUEVO | 2026-10-22 |  | 0.5
27914 - ALBURA PPTO C | 78 | No especificado | Concreto | Pilote # 47 - Torre 3 | 2026-04-15 | 2026-04-22 | 2026-04-27 | 7 | 31 | 31.2 | 100.6 | TREMIE | 34 | TREMIE-34-7 | 2026-10-22 | NUEVO | 2026-10-22 |  | 0.2
27914 - ALBURA PPTO C | 78 | No especificado | Concreto | Pilote # 47 - Torre 3 | 2026-04-15 | 2026-04-22 | 2026-04-27 | 7 | 31 | 31 | 100 | TREMIE | 34 | TREMIE-34-7 | 2026-10-22 | NUEVO | 2026-10-22 |  | 0
27914 - ALBURA PPTO C | 78 | No especificado | Concreto | Pilote # 47 T3 | 2026-04-15 | 2026-05-13 | 2026-05-13 | 28 | 31 | 44 | 141.9 | TREMIE | 34 | TREMIE-34-28 | 2026-10-22 | NUEVO | 2026-10-22 |  | 13
27914 - ALBURA PPTO C | 78 | No especificado | Concreto | Pilote # 47 T3 | 2026-04-15 | 2026-05-13 | 2026-05-13 | 28 | 31 | 44.7 | 144.2 | TREMIE | 34 | TREMIE-34-28 | 2026-10-22 | NUEVO | 2026-10-22 |  | 13.7
27914 - ALBURA PPTO C | 78 | No especificado | Concreto | Pilote # 47 T3 | 2026-04-15 | 2026-05-13 | 2026-05-13 | 28 | 31 | 43.5 | 140.3 | TREMIE | 34 | TREMIE-34-28 | 2026-10-22 | NUEVO | 2026-10-22 |  | 12.5
27914 - ALBURA PPTO C | 79 | No especificado | Concreto | Pilote # 21 - Torre 4 | 2026-04-15 | 2026-04-29 | 2026-05-02 | 14 | 31 | 41.3 | 133.2 | TREMIE | 34 | TREMIE-34-14 | 2026-10-22 | NUEVO | 2026-10-22 |  | 10.3
27914 - ALBURA PPTO C | 79 | No especificado | Concreto | Pilote # 21 - Torre 4 | 2026-04-15 | 2026-04-29 | 2026-05-02 | 14 | 31 | 40.2 | 129.7 | TREMIE | 34 | TREMIE-34-14 | 2026-10-22 | NUEVO | 2026-10-22 |  | 9.2
27914 - ALBURA PPTO C | 79 | No especificado | Concreto | Pilote # 21 - Torre 4 | 2026-04-15 | 2026-04-29 | 2026-05-02 | 14 | 31 | 39.8 | 128.4 | TREMIE | 34 | TREMIE-34-14 | 2026-10-22 | NUEVO | 2026-10-22 |  | 8.8
27914 - ALBURA PPTO C | 79 | No especificado | Concreto | Pilote # 21 - Torre 4 | 2026-04-15 | 2026-04-22 | 2026-04-27 | 7 | 31 | 32.7 | 105.5 | TREMIE | 34 | TREMIE-34-7 | 2026-10-22 | NUEVO | 2026-10-22 |  | 1.7
27914 - ALBURA PPTO C | 79 | No especificado | Concreto | Pilote # 21 - Torre 4 | 2026-04-15 | 2026-04-22 | 2026-04-27 | 7 | 31 | 31.8 | 102.6 | TREMIE | 34 | TREMIE-34-7 | 2026-10-22 | NUEVO | 2026-10-22 |  | 0.8
27914 - ALBURA PPTO C | 79 | No especificado | Concreto | Pilote # 21 - Torre 4 | 2026-04-15 | 2026-04-22 | 2026-04-27 | 7 | 31 | 31.4 | 101.3 | TREMIE | 34 | TREMIE-34-7 | 2026-10-22 | NUEVO | 2026-10-22 |  | 0.4
27914 - ALBURA PPTO C | 79 | No especificado | Concreto | Pilote # 21 T3 | 2026-04-15 | 2026-05-13 | 2026-05-13 | 28 | 31 | 48.6 | 156.8 | TREMIE | 34 | TREMIE-34-28 | 2026-10-22 | NUEVO | 2026-10-22 |  | 17.6
27914 - ALBURA PPTO C | 79 | No especificado | Concreto | Pilote # 21 T3 | 2026-04-15 | 2026-05-13 | 2026-05-13 | 28 | 31 | 48.2 | 155.5 | TREMIE | 34 | TREMIE-34-28 | 2026-10-22 | NUEVO | 2026-10-22 |  | 17.2
27914 - ALBURA PPTO C | 79 | No especificado | Concreto | Pilote # 21 T3 | 2026-04-15 | 2026-05-13 | 2026-05-13 | 28 | 31 | 49.3 | 159 | TREMIE | 34 | TREMIE-34-28 | 2026-10-22 | NUEVO | 2026-10-22 |  | 18.3
27914 - ALBURA PPTO C | 8 | No especificado | Concreto | Pilote # 25 torre 4 | 2026-02-26 | 2026-03-26 | 2026-03-26 | 28 | 31 | 35.1 | 113.2 | TREMIE | 34 | TREMIE-34-28 | 2026-10-22 | NUEVO | 2026-10-22 |  | 4.1
27914 - ALBURA PPTO C | 8 | No especificado | Concreto | Pilote # 25 torre 4 | 2026-02-26 | 2026-03-26 | 2026-03-26 | 28 | 31 | 35.6 | 114.8 | TREMIE | 34 | TREMIE-34-28 | 2026-10-22 | NUEVO | 2026-10-22 |  | 4.6
27914 - ALBURA PPTO C | 8 | No especificado | Concreto | Pilote # 25 torre 4 | 2026-02-26 | 2026-03-26 | 2026-03-26 | 28 | 31 | 34.6 | 111.6 | TREMIE | 34 | TREMIE-34-28 | 2026-10-22 | NUEVO | 2026-10-22 |  | 3.6
27914 - ALBURA PPTO C | 8 | No especificado | Concreto | Pilote # 25 - Torre 4 | 2026-02-26 | 2026-03-12 | 2026-03-20 | 14 | 31 | 33.1 | 106.8 | TREMIE | 34 | TREMIE-34-14 | 2026-10-22 | NUEVO | 2026-10-22 |  | 2.1
27914 - ALBURA PPTO C | 8 | No especificado | Concreto | Pilote # 25 - Torre 4 | 2026-02-26 | 2026-03-12 | 2026-03-20 | 14 | 31 | 32.1 | 103.5 | TREMIE | 34 | TREMIE-34-14 | 2026-10-22 | NUEVO | 2026-10-22 |  | 1.1
27914 - ALBURA PPTO C | 8 | No especificado | Concreto | Pilote # 25 - Torre 4 | 2026-02-26 | 2026-03-12 | 2026-03-20 | 14 | 31 | 32.8 | 105.8 | TREMIE | 34 | TREMIE-34-14 | 2026-10-22 | NUEVO | 2026-10-22 |  | 1.8
27914 - ALBURA PPTO C | 8 | No especificado | Concreto | Pilote # 25 - Torre 4 | 2026-02-26 | 2026-03-05 | 2026-03-20 | 7 | 31 | 27.7 | 89.4 | TREMIE | 34 | TREMIE-34-7 | 2026-10-22 | NUEVO | 2026-10-22 |  | -3.3
27914 - ALBURA PPTO C | 8 | No especificado | Concreto | Pilote # 25 - Torre 4 | 2026-02-26 | 2026-03-05 | 2026-03-20 | 7 | 31 | 28.5 | 91.9 | TREMIE | 34 | TREMIE-34-7 | 2026-10-22 | NUEVO | 2026-10-22 |  | -2.5
27914 - ALBURA PPTO C | 8 | No especificado | Concreto | Pilote # 25 - Torre 4 | 2026-02-26 | 2026-03-05 | 2026-03-20 | 7 | 31 | 28 | 90.3 | TREMIE | 34 | TREMIE-34-7 | 2026-10-22 | NUEVO | 2026-10-22 |  | -3
27914 - ALBURA PPTO C | 80 | No especificado | Concreto | Pilote # 69 - Torre 4 | 2026-04-15 | 2026-04-29 | 2026-05-02 | 14 | 31 | 39.4 | 127.1 | TREMIE | 34 | TREMIE-34-14 | 2026-10-22 | NUEVO | 2026-10-22 |  | 8.4
27914 - ALBURA PPTO C | 80 | No especificado | Concreto | Pilote # 69 - Torre 4 | 2026-04-15 | 2026-04-29 | 2026-05-02 | 14 | 31 | 39.1 | 126.1 | TREMIE | 34 | TREMIE-34-14 | 2026-10-22 | NUEVO | 2026-10-22 |  | 8.1
27914 - ALBURA PPTO C | 80 | No especificado | Concreto | Pilote # 69 - Torre 4 | 2026-04-15 | 2026-04-29 | 2026-05-02 | 14 | 31 | 38.4 | 123.9 | TREMIE | 34 | TREMIE-34-14 | 2026-10-22 | NUEVO | 2026-10-22 |  | 7.4
27914 - ALBURA PPTO C | 80 | No especificado | Concreto | Pilote # 69 - Torre 4 | 2026-04-15 | 2026-04-22 | 2026-04-27 | 7 | 31 | 32.2 | 103.9 | TREMIE | 34 | TREMIE-34-7 | 2026-10-22 | NUEVO | 2026-10-22 |  | 1.2
27914 - ALBURA PPTO C | 80 | No especificado | Concreto | Pilote # 69 - Torre 4 | 2026-04-15 | 2026-04-22 | 2026-04-27 | 7 | 31 | 31.8 | 102.6 | TREMIE | 34 | TREMIE-34-7 | 2026-10-22 | NUEVO | 2026-10-22 |  | 0.8
27914 - ALBURA PPTO C | 80 | No especificado | Concreto | Pilote # 69 - Torre 4 | 2026-04-15 | 2026-04-22 | 2026-04-27 | 7 | 31 | 31.2 | 100.6 | TREMIE | 34 | TREMIE-34-7 | 2026-10-22 | NUEVO | 2026-10-22 |  | 0.2
27914 - ALBURA PPTO C | 80 | No especificado | Concreto | Pilote # 69 T4 | 2026-04-15 | 2026-05-13 | 2026-05-13 | 28 | 31 | 45.6 | 147.1 | TREMIE | 34 | TREMIE-34-28 | 2026-10-22 | NUEVO | 2026-10-22 |  | 14.6
27914 - ALBURA PPTO C | 80 | No especificado | Concreto | Pilote # 69 T4 | 2026-04-15 | 2026-05-13 | 2026-05-13 | 28 | 31 | 46.3 | 149.4 | TREMIE | 34 | TREMIE-34-28 | 2026-10-22 | NUEVO | 2026-10-22 |  | 15.3
27914 - ALBURA PPTO C | 80 | No especificado | Concreto | Pilote # 69 T4 | 2026-04-15 | 2026-05-13 | 2026-05-13 | 28 | 31 | 45.3 | 146.1 | TREMIE | 34 | TREMIE-34-28 | 2026-10-22 | NUEVO | 2026-10-22 |  | 14.3
27914 - ALBURA PPTO C | 81 | No especificado | Concreto | Pilote # 46 - Torre 4 | 2026-04-16 | 2026-04-30 | 2026-05-02 | 14 | 31 | 33.5 | 108.1 | TREMIE | 34 | TREMIE-34-14 | 2026-10-22 | NUEVO | 2026-10-22 |  | 2.5
27914 - ALBURA PPTO C | 81 | No especificado | Concreto | Pilote # 46 - Torre 4 | 2026-04-16 | 2026-04-30 | 2026-05-02 | 14 | 31 | 32.6 | 105.2 | TREMIE | 34 | TREMIE-34-14 | 2026-10-22 | NUEVO | 2026-10-22 |  | 1.6
27914 - ALBURA PPTO C | 81 | No especificado | Concreto | Pilote # 46 - Torre 4 | 2026-04-16 | 2026-04-30 | 2026-05-02 | 14 | 31 | 31.1 | 100.3 | TREMIE | 34 | TREMIE-34-14 | 2026-10-22 | NUEVO | 2026-10-22 |  | 0.1
27914 - ALBURA PPTO C | 81 | No especificado | Concreto | Pilote # 46 - Torre 4 | 2026-04-16 | 2026-04-23 | 2026-04-28 | 7 | 31 | 31.4 | 101.3 | TREMIE | 34 | TREMIE-34-7 | 2026-10-22 | NUEVO | 2026-10-22 |  | 0.4
27914 - ALBURA PPTO C | 81 | No especificado | Concreto | Pilote # 46 - Torre 4 | 2026-04-16 | 2026-04-23 | 2026-04-28 | 7 | 31 | 30.4 | 98.1 | TREMIE | 34 | TREMIE-34-7 | 2026-10-22 | NUEVO | 2026-10-22 |  | -0.6
27914 - ALBURA PPTO C | 81 | No especificado | Concreto | Pilote # 46 - Torre 4 | 2026-04-16 | 2026-04-23 | 2026-04-28 | 7 | 31 | 30.7 | 99 | TREMIE | 34 | TREMIE-34-7 | 2026-10-22 | NUEVO | 2026-10-22 |  | -0.3
27914 - ALBURA PPTO C | 81 | No especificado | Concreto | Pilote # 46 T4 | 2026-04-16 | 2026-05-14 | 2026-05-14 | 28 | 31 | 39.7 | 128.1 | TREMIE | 34 | TREMIE-34-28 | 2026-10-22 | NUEVO | 2026-10-22 |  | 8.7
27914 - ALBURA PPTO C | 81 | No especificado | Concreto | Pilote # 46 T4 | 2026-04-16 | 2026-05-14 | 2026-05-14 | 28 | 31 | 38.7 | 124.8 | TREMIE | 34 | TREMIE-34-28 | 2026-10-22 | NUEVO | 2026-10-22 |  | 7.7
27914 - ALBURA PPTO C | 81 | No especificado | Concreto | Pilote # 46 T4 | 2026-04-16 | 2026-05-14 | 2026-05-14 | 28 | 31 | 39.2 | 126.5 | TREMIE | 34 | TREMIE-34-28 | 2026-10-22 | NUEVO | 2026-10-22 |  | 8.2
27914 - ALBURA PPTO C | 82 | No especificado | Concreto | Pilote # 12 - Torre 4 | 2026-04-16 | 2026-04-30 | 2026-05-02 | 14 | 31 | 36.1 | 116.5 | TREMIE | 34 | TREMIE-34-14 | 2026-10-22 | NUEVO | 2026-10-22 |  | 5.1
27914 - ALBURA PPTO C | 82 | No especificado | Concreto | Pilote # 12 - Torre 4 | 2026-04-16 | 2026-04-30 | 2026-05-02 | 14 | 31 | 35.5 | 114.5 | TREMIE | 34 | TREMIE-34-14 | 2026-10-22 | NUEVO | 2026-10-22 |  | 4.5
27914 - ALBURA PPTO C | 82 | No especificado | Concreto | Pilote # 12 - Torre 4 | 2026-04-16 | 2026-04-30 | 2026-05-02 | 14 | 31 | 35.1 | 113.2 | TREMIE | 34 | TREMIE-34-14 | 2026-10-22 | NUEVO | 2026-10-22 |  | 4.1
27914 - ALBURA PPTO C | 82 | No especificado | Concreto | Pilote # 12 - Torre 4 | 2026-04-16 | 2026-04-23 | 2026-04-28 | 7 | 31 | 31.5 | 101.6 | TREMIE | 34 | TREMIE-34-7 | 2026-10-22 | NUEVO | 2026-10-22 |  | 0.5
27914 - ALBURA PPTO C | 82 | No especificado | Concreto | Pilote # 12 - Torre 4 | 2026-04-16 | 2026-04-23 | 2026-04-28 | 7 | 31 | 30.6 | 98.7 | TREMIE | 34 | TREMIE-34-7 | 2026-10-22 | NUEVO | 2026-10-22 |  | -0.4
27914 - ALBURA PPTO C | 82 | No especificado | Concreto | Pilote # 12 - Torre 4 | 2026-04-16 | 2026-04-23 | 2026-04-28 | 7 | 31 | 30.1 | 97.1 | TREMIE | 34 | TREMIE-34-7 | 2026-10-22 | NUEVO | 2026-10-22 |  | -0.9
27914 - ALBURA PPTO C | 82 | No especificado | Concreto | Pilote # 12 T4 | 2026-04-16 | 2026-05-14 | 2026-05-14 | 28 | 31 | 40 | 129 | TREMIE | 34 | TREMIE-34-28 | 2026-10-22 | NUEVO | 2026-10-22 |  | 9
27914 - ALBURA PPTO C | 82 | No especificado | Concreto | Pilote # 12 T4 | 2026-04-16 | 2026-05-14 | 2026-05-14 | 28 | 31 | 40.6 | 131 | TREMIE | 34 | TREMIE-34-28 | 2026-10-22 | NUEVO | 2026-10-22 |  | 9.6
27914 - ALBURA PPTO C | 82 | No especificado | Concreto | Pilote # 12 T4 | 2026-04-16 | 2026-05-14 | 2026-05-14 | 28 | 31 | 39.6 | 127.7 | TREMIE | 34 | TREMIE-34-28 | 2026-10-22 | NUEVO | 2026-10-22 |  | 8.6
27914 - ALBURA PPTO C | 83 | No especificado | Concreto | Pilote # 60 - Torre 3 | 2026-04-16 | 2026-04-30 | 2026-05-02 | 14 | 31 | 38.9 | 125.5 | TREMIE | 34 | TREMIE-34-14 | 2026-10-22 | NUEVO | 2026-10-22 |  | 7.9
27914 - ALBURA PPTO C | 83 | No especificado | Concreto | Pilote # 60 - Torre 3 | 2026-04-16 | 2026-04-30 | 2026-05-02 | 14 | 31 | 37.5 | 121 | TREMIE | 34 | TREMIE-34-14 | 2026-10-22 | NUEVO | 2026-10-22 |  | 6.5
27914 - ALBURA PPTO C | 83 | No especificado | Concreto | Pilote # 60 - Torre 3 | 2026-04-16 | 2026-04-30 | 2026-05-02 | 14 | 31 | 37.3 | 120.3 | TREMIE | 34 | TREMIE-34-14 | 2026-10-22 | NUEVO | 2026-10-22 |  | 6.3
27914 - ALBURA PPTO C | 83 | No especificado | Concreto | Pilote # 60 - Torre 3 | 2026-04-16 | 2026-04-23 | 2026-04-28 | 7 | 31 | 36.8 | 118.7 | TREMIE | 34 | TREMIE-34-7 | 2026-10-22 | NUEVO | 2026-10-22 |  | 5.8
27914 - ALBURA PPTO C | 83 | No especificado | Concreto | Pilote # 60 - Torre 3 | 2026-04-16 | 2026-04-23 | 2026-04-28 | 7 | 31 | 36 | 116.1 | TREMIE | 34 | TREMIE-34-7 | 2026-10-22 | NUEVO | 2026-10-22 |  | 5
27914 - ALBURA PPTO C | 83 | No especificado | Concreto | Pilote # 60 - Torre 3 | 2026-04-16 | 2026-04-23 | 2026-04-28 | 7 | 31 | 35.2 | 113.5 | TREMIE | 34 | TREMIE-34-7 | 2026-10-22 | NUEVO | 2026-10-22 |  | 4.2
27914 - ALBURA PPTO C | 83 | No especificado | Concreto | Pilote # 60 T3 | 2026-04-16 | 2026-05-14 | 2026-05-14 | 28 | 31 | 43.1 | 139 | TREMIE | 34 | TREMIE-34-28 | 2026-10-22 | NUEVO | 2026-10-22 |  | 12.1
27914 - ALBURA PPTO C | 83 | No especificado | Concreto | Pilote # 60 T3 | 2026-04-16 | 2026-05-14 | 2026-05-14 | 28 | 31 | 42 | 135.5 | TREMIE | 34 | TREMIE-34-28 | 2026-10-22 | NUEVO | 2026-10-22 |  | 11
27914 - ALBURA PPTO C | 83 | No especificado | Concreto | Pilote # 60 T3 | 2026-04-16 | 2026-05-14 | 2026-05-14 | 28 | 31 | 42.6 | 137.4 | TREMIE | 34 | TREMIE-34-28 | 2026-10-22 | NUEVO | 2026-10-22 |  | 11.6
27914 - ALBURA PPTO C | 84 | No especificado | Concreto | Pilote #36 T3 | 2026-04-16 | 2026-05-14 | 2026-05-15 | 28 | 31 | 43.5 | 140.3 | TREMIE | 34 | TREMIE-34-28 | 2026-10-22 | NUEVO | 2026-10-22 |  | 12.5
27914 - ALBURA PPTO C | 84 | No especificado | Concreto | Pilote #36 T3 | 2026-04-16 | 2026-05-14 | 2026-05-15 | 28 | 31 | 42.4 | 136.8 | TREMIE | 34 | TREMIE-34-28 | 2026-10-22 | NUEVO | 2026-10-22 |  | 11.4
27914 - ALBURA PPTO C | 84 | No especificado | Concreto | Pilote #36 T3 | 2026-04-16 | 2026-05-14 | 2026-05-15 | 28 | 31 | 42.2 | 136.1 | TREMIE | 34 | TREMIE-34-28 | 2026-10-22 | NUEVO | 2026-10-22 |  | 11.2
27914 - ALBURA PPTO C | 84 | No especificado | Concreto | Pilote # 36 - Torre 3 | 2026-04-16 | 2026-04-30 | 2026-05-02 | 14 | 31 | 34.7 | 111.9 | TREMIE | 34 | TREMIE-34-14 | 2026-10-22 | NUEVO | 2026-10-22 |  | 3.7
27914 - ALBURA PPTO C | 84 | No especificado | Concreto | Pilote # 36 - Torre 3 | 2026-04-16 | 2026-04-30 | 2026-05-02 | 14 | 31 | 33.8 | 109 | TREMIE | 34 | TREMIE-34-14 | 2026-10-22 | NUEVO | 2026-10-22 |  | 2.8
27914 - ALBURA PPTO C | 84 | No especificado | Concreto | Pilote # 36 - Torre 3 | 2026-04-16 | 2026-04-30 | 2026-05-02 | 14 | 31 | 33.5 | 108.1 | TREMIE | 34 | TREMIE-34-14 | 2026-10-22 | NUEVO | 2026-10-22 |  | 2.5
27914 - ALBURA PPTO C | 84 | No especificado | Concreto | Pilote # 36 - Torre 3 | 2026-04-16 | 2026-04-23 | 2026-04-28 | 7 | 31 | 32.3 | 104.2 | TREMIE | 34 | TREMIE-34-7 | 2026-10-22 | NUEVO | 2026-10-22 |  | 1.3
27914 - ALBURA PPTO C | 84 | No especificado | Concreto | Pilote # 36 - Torre 3 | 2026-04-16 | 2026-04-23 | 2026-04-28 | 7 | 31 | 31.6 | 101.9 | TREMIE | 34 | TREMIE-34-7 | 2026-10-22 | NUEVO | 2026-10-22 |  | 0.6
27914 - ALBURA PPTO C | 84 | No especificado | Concreto | Pilote # 36 - Torre 3 | 2026-04-16 | 2026-04-23 | 2026-04-28 | 7 | 31 | 31 | 100 | TREMIE | 34 | TREMIE-34-7 | 2026-10-22 | NUEVO | 2026-10-22 |  | 0
27914 - ALBURA PPTO C | 85 | No especificado | Concreto | Pilote #64 T4 | 2026-04-17 | 2026-05-15 | 2026-05-15 | 28 | 31 | 41.1 | 132.6 | TREMIE | 34 | TREMIE-34-28 | 2026-10-22 | NUEVO | 2026-10-22 |  | 10.1
27914 - ALBURA PPTO C | 85 | No especificado | Concreto | Pilote #64 T4 | 2026-04-17 | 2026-05-15 | 2026-05-15 | 28 | 31 | 40.1 | 129.4 | TREMIE | 34 | TREMIE-34-28 | 2026-10-22 | NUEVO | 2026-10-22 |  | 9.1
27914 - ALBURA PPTO C | 85 | No especificado | Concreto | Pilote #64 T4 | 2026-04-17 | 2026-05-15 | 2026-05-15 | 28 | 31 | 39.8 | 128.4 | TREMIE | 34 | TREMIE-34-28 | 2026-10-22 | NUEVO | 2026-10-22 |  | 8.8
27914 - ALBURA PPTO C | 85 | No especificado | Concreto | Pilote # 64 - Torre 4 | 2026-04-17 | 2026-05-01 | 2026-05-06 | 14 | 31 | 33.9 | 109.4 | TREMIE | 34 | TREMIE-34-14 | 2026-10-22 | NUEVO | 2026-10-22 |  | 2.9
27914 - ALBURA PPTO C | 85 | No especificado | Concreto | Pilote # 64 - Torre 4 | 2026-04-17 | 2026-05-01 | 2026-05-06 | 14 | 31 | 33.2 | 107.1 | TREMIE | 34 | TREMIE-34-14 | 2026-10-22 | NUEVO | 2026-10-22 |  | 2.2
27914 - ALBURA PPTO C | 85 | No especificado | Concreto | Pilote # 64 - Torre 4 | 2026-04-17 | 2026-05-01 | 2026-05-06 | 14 | 31 | 32.2 | 103.9 | TREMIE | 34 | TREMIE-34-14 | 2026-10-22 | NUEVO | 2026-10-22 |  | 1.2
27914 - ALBURA PPTO C | 85 | No especificado | Concreto | Pilote # 64 - Torre 4 | 2026-04-17 | 2026-04-24 | 2026-04-28 | 7 | 31 | 30.2 | 97.4 | TREMIE | 34 | TREMIE-34-7 | 2026-10-22 | NUEVO | 2026-10-22 |  | -0.8
27914 - ALBURA PPTO C | 85 | No especificado | Concreto | Pilote # 64 - Torre 4 | 2026-04-17 | 2026-04-24 | 2026-04-28 | 7 | 31 | 29.7 | 95.8 | TREMIE | 34 | TREMIE-34-7 | 2026-10-22 | NUEVO | 2026-10-22 |  | -1.3
27914 - ALBURA PPTO C | 85 | No especificado | Concreto | Pilote # 64 - Torre 4 | 2026-04-17 | 2026-04-24 | 2026-04-28 | 7 | 31 | 29.3 | 94.5 | TREMIE | 34 | TREMIE-34-7 | 2026-10-22 | NUEVO | 2026-10-22 |  | -1.7
27914 - ALBURA PPTO C | 86 | No especificado | Concreto | Pilote #23 T4 | 2026-04-17 | 2026-05-15 | 2026-05-15 | 28 | 31 | 36.6 | 118.1 | TREMIE | 34 | TREMIE-34-28 | 2026-10-22 | NUEVO | 2026-10-22 |  | 5.6
27914 - ALBURA PPTO C | 86 | No especificado | Concreto | Pilote #23 T4 | 2026-04-17 | 2026-05-15 | 2026-05-15 | 28 | 31 | 35.7 | 115.2 | TREMIE | 34 | TREMIE-34-28 | 2026-10-22 | NUEVO | 2026-10-22 |  | 4.7
27914 - ALBURA PPTO C | 86 | No especificado | Concreto | Pilote #23 T4 | 2026-04-17 | 2026-05-15 | 2026-05-15 | 28 | 31 | 35.4 | 114.2 | TREMIE | 34 | TREMIE-34-28 | 2026-10-22 | NUEVO | 2026-10-22 |  | 4.4
27914 - ALBURA PPTO C | 86 | No especificado | Concreto | Pilote # 23 - Torre 4 | 2026-04-17 | 2026-05-01 | 2026-05-06 | 14 | 31 | 34.3 | 110.6 | TREMIE | 34 | TREMIE-34-14 | 2026-10-22 | NUEVO | 2026-10-22 |  | 3.3
27914 - ALBURA PPTO C | 86 | No especificado | Concreto | Pilote # 23 - Torre 4 | 2026-04-17 | 2026-05-01 | 2026-05-06 | 14 | 31 | 33.2 | 107.1 | TREMIE | 34 | TREMIE-34-14 | 2026-10-22 | NUEVO | 2026-10-22 |  | 2.2
27914 - ALBURA PPTO C | 86 | No especificado | Concreto | Pilote # 23 - Torre 4 | 2026-04-17 | 2026-05-01 | 2026-05-06 | 14 | 31 | 32.6 | 105.2 | TREMIE | 34 | TREMIE-34-14 | 2026-10-22 | NUEVO | 2026-10-22 |  | 1.6
27914 - ALBURA PPTO C | 86 | No especificado | Concreto | Pilote # 23 - Torre 4 | 2026-04-17 | 2026-04-24 | 2026-04-28 | 7 | 31 | 30.3 | 97.7 | TREMIE | 34 | TREMIE-34-7 | 2026-10-22 | NUEVO | 2026-10-22 |  | -0.7
27914 - ALBURA PPTO C | 86 | No especificado | Concreto | Pilote # 23 - Torre 4 | 2026-04-17 | 2026-04-24 | 2026-04-28 | 7 | 31 | 29.7 | 95.8 | TREMIE | 34 | TREMIE-34-7 | 2026-10-22 | NUEVO | 2026-10-22 |  | -1.3
27914 - ALBURA PPTO C | 86 | No especificado | Concreto | Pilote # 23 - Torre 4 | 2026-04-17 | 2026-04-24 | 2026-04-28 | 7 | 31 | 29.1 | 93.9 | TREMIE | 34 | TREMIE-34-7 | 2026-10-22 | NUEVO | 2026-10-22 |  | -1.9
27914 - ALBURA PPTO C | 87 | No especificado | Concreto | Pilote #2 T3 | 2026-04-17 | 2026-05-15 | 2026-05-15 | 28 | 31 | 39.4 | 127.1 | TREMIE | 34 | TREMIE-34-28 | 2026-10-22 | NUEVO | 2026-10-22 |  | 8.4
27914 - ALBURA PPTO C | 87 | No especificado | Concreto | Pilote #2 T3 | 2026-04-17 | 2026-05-15 | 2026-05-15 | 28 | 31 | 39.1 | 126.1 | TREMIE | 34 | TREMIE-34-28 | 2026-10-22 | NUEVO | 2026-10-22 |  | 8.1
27914 - ALBURA PPTO C | 87 | No especificado | Concreto | Pilote #2 T3 | 2026-04-17 | 2026-05-15 | 2026-05-15 | 28 | 31 | 38.9 | 125.5 | TREMIE | 34 | TREMIE-34-28 | 2026-10-22 | NUEVO | 2026-10-22 |  | 7.9
27914 - ALBURA PPTO C | 87 | No especificado | Concreto | Pilote # 2 - Torre 3 | 2026-04-17 | 2026-05-01 | 2026-05-06 | 14 | 31 | 36.4 | 117.4 | TREMIE | 34 | TREMIE-34-14 | 2026-10-22 | NUEVO | 2026-10-22 |  | 5.4
27914 - ALBURA PPTO C | 87 | No especificado | Concreto | Pilote # 2 - Torre 3 | 2026-04-17 | 2026-05-01 | 2026-05-06 | 14 | 31 | 35.4 | 114.2 | TREMIE | 34 | TREMIE-34-14 | 2026-10-22 | NUEVO | 2026-10-22 |  | 4.4
27914 - ALBURA PPTO C | 87 | No especificado | Concreto | Pilote # 2 - Torre 3 | 2026-04-17 | 2026-05-01 | 2026-05-06 | 14 | 31 | 35.5 | 114.5 | TREMIE | 34 | TREMIE-34-14 | 2026-10-22 | NUEVO | 2026-10-22 |  | 4.5
27914 - ALBURA PPTO C | 87 | No especificado | Concreto | Pilote # 2 - Torre 3 | 2026-04-17 | 2026-04-24 | 2026-04-28 | 7 | 31 | 27.3 | 88.1 | TREMIE | 34 | TREMIE-34-7 | 2026-10-22 | NUEVO | 2026-10-22 |  | -3.7
27914 - ALBURA PPTO C | 87 | No especificado | Concreto | Pilote # 2 - Torre 3 | 2026-04-17 | 2026-04-24 | 2026-04-28 | 7 | 31 | 27.1 | 87.4 | TREMIE | 34 | TREMIE-34-7 | 2026-10-22 | NUEVO | 2026-10-22 |  | -3.9
27914 - ALBURA PPTO C | 87 | No especificado | Concreto | Pilote # 2 - Torre 3 | 2026-04-17 | 2026-04-24 | 2026-04-28 | 7 | 31 | 26.4 | 85.2 | TREMIE | 34 | TREMIE-34-7 | 2026-10-22 | NUEVO | 2026-10-22 |  | -4.6
27914 - ALBURA PPTO C | 88 | No especificado | Concreto | Pilote #54 T3 | 2026-04-17 | 2026-05-15 | 2026-05-15 | 28 | 31 | 40.2 | 129.7 | TREMIE | 34 | TREMIE-34-28 | 2026-10-22 | NUEVO | 2026-10-22 |  | 9.2
27914 - ALBURA PPTO C | 88 | No especificado | Concreto | Pilote #54 T3 | 2026-04-17 | 2026-05-15 | 2026-05-15 | 28 | 31 | 41.3 | 133.2 | TREMIE | 34 | TREMIE-34-28 | 2026-10-22 | NUEVO | 2026-10-22 |  | 10.3
27914 - ALBURA PPTO C | 88 | No especificado | Concreto | Pilote #54 T3 | 2026-04-17 | 2026-05-15 | 2026-05-15 | 28 | 31 | 41.9 | 135.2 | TREMIE | 34 | TREMIE-34-28 | 2026-10-22 | NUEVO | 2026-10-22 |  | 10.9
27914 - ALBURA PPTO C | 88 | No especificado | Concreto | Pilote # 54 - Torre 3 | 2026-04-17 | 2026-05-01 | 2026-05-06 | 14 | 31 | 38.8 | 125.2 | TREMIE | 34 | TREMIE-34-14 | 2026-10-22 | NUEVO | 2026-10-22 |  | 7.8
27914 - ALBURA PPTO C | 88 | No especificado | Concreto | Pilote # 54 - Torre 3 | 2026-04-17 | 2026-05-01 | 2026-05-06 | 14 | 31 | 37.8 | 121.9 | TREMIE | 34 | TREMIE-34-14 | 2026-10-22 | NUEVO | 2026-10-22 |  | 6.8
27914 - ALBURA PPTO C | 88 | No especificado | Concreto | Pilote # 54 - Torre 3 | 2026-04-17 | 2026-05-01 | 2026-05-06 | 14 | 31 | 36.9 | 119 | TREMIE | 34 | TREMIE-34-14 | 2026-10-22 | NUEVO | 2026-10-22 |  | 5.9
27914 - ALBURA PPTO C | 88 | No especificado | Concreto | Pilote # 54 - Torre 3 | 2026-04-17 | 2026-04-24 | 2026-04-28 | 7 | 31 | 34.7 | 111.9 | TREMIE | 34 | TREMIE-34-7 | 2026-10-22 | NUEVO | 2026-10-22 |  | 3.7
27914 - ALBURA PPTO C | 88 | No especificado | Concreto | Pilote # 54 - Torre 3 | 2026-04-17 | 2026-04-24 | 2026-04-28 | 7 | 31 | 34.4 | 111 | TREMIE | 34 | TREMIE-34-7 | 2026-10-22 | NUEVO | 2026-10-22 |  | 3.4
27914 - ALBURA PPTO C | 88 | No especificado | Concreto | Pilote # 54 - Torre 3 | 2026-04-17 | 2026-04-24 | 2026-04-28 | 7 | 31 | 34.3 | 110.6 | TREMIE | 34 | TREMIE-34-7 | 2026-10-22 | NUEVO | 2026-10-22 |  | 3.3
27914 - ALBURA PPTO C | 89 | No especificado | Concreto | Pilote #38 T3 | 2026-04-18 | 2026-05-16 | 2026-05-20 | 28 | 31 | 44.4 | 143.2 | TREMIE | 34 | TREMIE-34-28 | 2026-10-22 | NUEVO | 2026-10-22 |  | 13.4
27914 - ALBURA PPTO C | 89 | No especificado | Concreto | Pilote #38 T3 | 2026-04-18 | 2026-05-16 | 2026-05-20 | 28 | 31 | 44.1 | 142.3 | TREMIE | 34 | TREMIE-34-28 | 2026-10-22 | NUEVO | 2026-10-22 |  | 13.1
27914 - ALBURA PPTO C | 89 | No especificado | Concreto | Pilote #38 T3 | 2026-04-18 | 2026-05-16 | 2026-05-20 | 28 | 31 | 44.8 | 144.5 | TREMIE | 34 | TREMIE-34-28 | 2026-10-22 | NUEVO | 2026-10-22 |  | 13.8
27914 - ALBURA PPTO C | 89 | No especificado | Concreto | Pilote # 38 - Torre 3 | 2026-04-18 | 2026-05-02 | 2026-05-06 | 14 | 31 | 37.2 | 120 | TREMIE | 34 | TREMIE-34-14 | 2026-10-22 | NUEVO | 2026-10-22 |  | 6.2
27914 - ALBURA PPTO C | 89 | No especificado | Concreto | Pilote # 38 - Torre 3 | 2026-04-18 | 2026-05-02 | 2026-05-06 | 14 | 31 | 36.3 | 117.1 | TREMIE | 34 | TREMIE-34-14 | 2026-10-22 | NUEVO | 2026-10-22 |  | 5.3
27914 - ALBURA PPTO C | 89 | No especificado | Concreto | Pilote # 38 - Torre 3 | 2026-04-18 | 2026-05-02 | 2026-05-06 | 14 | 31 | 35.6 | 114.8 | TREMIE | 34 | TREMIE-34-14 | 2026-10-22 | NUEVO | 2026-10-22 |  | 4.6
27914 - ALBURA PPTO C | 89 | No especificado | Concreto | Pilote # 38 - Torre 3 | 2026-04-18 | 2026-04-25 | 2026-04-28 | 7 | 31 | 35 | 112.9 | TREMIE | 34 | TREMIE-34-7 | 2026-10-22 | NUEVO | 2026-10-22 |  | 4
27914 - ALBURA PPTO C | 89 | No especificado | Concreto | Pilote # 38 - Torre 3 | 2026-04-18 | 2026-04-25 | 2026-04-28 | 7 | 31 | 34.3 | 110.6 | TREMIE | 34 | TREMIE-34-7 | 2026-10-22 | NUEVO | 2026-10-22 |  | 3.3
27914 - ALBURA PPTO C | 89 | No especificado | Concreto | Pilote # 38 - Torre 3 | 2026-04-18 | 2026-04-25 | 2026-04-28 | 7 | 31 | 33.9 | 109.4 | TREMIE | 34 | TREMIE-34-7 | 2026-10-22 | NUEVO | 2026-10-22 |  | 2.9
27914 - ALBURA PPTO C | 9 | No especificado | Concreto | Pilote # 5 torre 4 | 2026-02-27 | 2026-03-27 | 2026-03-30 | 28 | 31 | 43 | 138.7 | TREMIE | 34 | TREMIE-34-28 | 2026-10-22 | NUEVO | 2026-10-22 |  | 12
27914 - ALBURA PPTO C | 9 | No especificado | Concreto | Pilote # 5 torre 4 | 2026-02-27 | 2026-03-27 | 2026-03-30 | 28 | 31 | 42 | 135.5 | TREMIE | 34 | TREMIE-34-28 | 2026-10-22 | NUEVO | 2026-10-22 |  | 11
27914 - ALBURA PPTO C | 9 | No especificado | Concreto | Pilote # 5 torre 4 | 2026-02-27 | 2026-03-27 | 2026-03-30 | 28 | 31 | 42.6 | 137.4 | TREMIE | 34 | TREMIE-34-28 | 2026-10-22 | NUEVO | 2026-10-22 |  | 11.6
27914 - ALBURA PPTO C | 9 | No especificado | Concreto | Pilote # 5 - Torre 4 | 2026-02-27 | 2026-03-13 | 2026-03-20 | 14 | 31 | 37.5 | 121 | TREMIE | 34 | TREMIE-34-14 | 2026-10-22 | NUEVO | 2026-10-22 |  | 6.5
27914 - ALBURA PPTO C | 9 | No especificado | Concreto | Pilote # 5 - Torre 4 | 2026-02-27 | 2026-03-13 | 2026-03-20 | 14 | 31 | 37 | 119.4 | TREMIE | 34 | TREMIE-34-14 | 2026-10-22 | NUEVO | 2026-10-22 |  | 6
27914 - ALBURA PPTO C | 9 | No especificado | Concreto | Pilote # 5 - Torre 4 | 2026-02-27 | 2026-03-13 | 2026-03-20 | 14 | 31 | 36.5 | 117.7 | TREMIE | 34 | TREMIE-34-14 | 2026-10-22 | NUEVO | 2026-10-22 |  | 5.5
27914 - ALBURA PPTO C | 9 | No especificado | Concreto | Pilote # 5 - Torre 4 | 2026-02-27 | 2026-03-06 | 2026-03-20 | 7 | 31 | 32.9 | 106.1 | TREMIE | 34 | TREMIE-34-7 | 2026-10-22 | NUEVO | 2026-10-22 |  | 1.9
27914 - ALBURA PPTO C | 9 | No especificado | Concreto | Pilote # 5 - Torre 4 | 2026-02-27 | 2026-03-06 | 2026-03-20 | 7 | 31 | 32.6 | 105.2 | TREMIE | 34 | TREMIE-34-7 | 2026-10-22 | NUEVO | 2026-10-22 |  | 1.6
27914 - ALBURA PPTO C | 9 | No especificado | Concreto | Pilote # 5 - Torre 4 | 2026-02-27 | 2026-03-06 | 2026-03-20 | 7 | 31 | 33.1 | 106.8 | TREMIE | 34 | TREMIE-34-7 | 2026-10-22 | NUEVO | 2026-10-22 |  | 2.1
27914 - ALBURA PPTO C | 90 | No especificado | Concreto | Pilote #18 T4 | 2026-04-18 | 2026-05-16 | 2026-05-20 | 28 | 31 | 40.5 | 130.6 | TREMIE | 34 | TREMIE-34-28 | 2026-10-22 | NUEVO | 2026-10-22 |  | 9.5
27914 - ALBURA PPTO C | 90 | No especificado | Concreto | Pilote #18 T4 | 2026-04-18 | 2026-05-16 | 2026-05-20 | 28 | 31 | 41.5 | 133.9 | TREMIE | 34 | TREMIE-34-28 | 2026-10-22 | NUEVO | 2026-10-22 |  | 10.5
27914 - ALBURA PPTO C | 90 | No especificado | Concreto | Pilote #18 T4 | 2026-04-18 | 2026-05-16 | 2026-05-20 | 28 | 31 | 41.1 | 132.6 | TREMIE | 34 | TREMIE-34-28 | 2026-10-22 | NUEVO | 2026-10-22 |  | 10.1
27914 - ALBURA PPTO C | 90 | No especificado | Concreto | Pilote # 18 - Torre 4 | 2026-04-18 | 2026-05-02 | 2026-05-06 | 14 | 31 | 34.7 | 111.9 | TREMIE | 34 | TREMIE-34-14 | 2026-10-22 | NUEVO | 2026-10-22 |  | 3.7
27914 - ALBURA PPTO C | 90 | No especificado | Concreto | Pilote # 18 - Torre 4 | 2026-04-18 | 2026-05-02 | 2026-05-06 | 14 | 31 | 33.7 | 108.7 | TREMIE | 34 | TREMIE-34-14 | 2026-10-22 | NUEVO | 2026-10-22 |  | 2.7
27914 - ALBURA PPTO C | 90 | No especificado | Concreto | Pilote # 18 - Torre 4 | 2026-04-18 | 2026-05-02 | 2026-05-06 | 14 | 31 | 32.7 | 105.5 | TREMIE | 34 | TREMIE-34-14 | 2026-10-22 | NUEVO | 2026-10-22 |  | 1.7
27914 - ALBURA PPTO C | 90 | No especificado | Concreto | Pilote # 18 - Torre 4 | 2026-04-18 | 2026-04-25 | 2026-04-29 | 7 | 31 | 29.2 | 94.2 | TREMIE | 34 | TREMIE-34-7 | 2026-10-22 | NUEVO | 2026-10-22 |  | -1.8
27914 - ALBURA PPTO C | 90 | No especificado | Concreto | Pilote # 18 - Torre 4 | 2026-04-18 | 2026-04-25 | 2026-04-29 | 7 | 31 | 28.3 | 91.3 | TREMIE | 34 | TREMIE-34-7 | 2026-10-22 | NUEVO | 2026-10-22 |  | -2.7
27914 - ALBURA PPTO C | 90 | No especificado | Concreto | Pilote # 18 - Torre 4 | 2026-04-18 | 2026-04-25 | 2026-04-29 | 7 | 31 | 27.9 | 90 | TREMIE | 34 | TREMIE-34-7 | 2026-10-22 | NUEVO | 2026-10-22 |  | -3.1
27914 - ALBURA PPTO C | 91 | No especificado | Concreto | Pilote #59 T3 | 2026-04-20 | 2026-05-18 | 2026-05-20 | 28 | 31 | 42.8 | 138.1 | TREMIE | 34 | TREMIE-34-28 | 2026-10-22 | NUEVO | 2026-10-22 |  | 11.8
27914 - ALBURA PPTO C | 91 | No especificado | Concreto | Pilote #59 T3 | 2026-04-20 | 2026-05-18 | 2026-05-20 | 28 | 31 | 42.2 | 136.1 | TREMIE | 34 | TREMIE-34-28 | 2026-10-22 | NUEVO | 2026-10-22 |  | 11.2
27914 - ALBURA PPTO C | 91 | No especificado | Concreto | Pilote #59 T3 | 2026-04-20 | 2026-05-18 | 2026-05-20 | 28 | 31 | 41 | 132.3 | TREMIE | 34 | TREMIE-34-28 | 2026-10-22 | NUEVO | 2026-10-22 |  | 10
27914 - ALBURA PPTO C | 91 | No especificado | Concreto | Pilote # 59 - Torre 3 | 2026-04-20 | 2026-05-04 | 2026-05-06 | 14 | 31 | 35 | 112.9 | TREMIE | 34 | TREMIE-34-14 | 2026-10-22 | NUEVO | 2026-10-22 |  | 4
27914 - ALBURA PPTO C | 91 | No especificado | Concreto | Pilote # 59 - Torre 3 | 2026-04-20 | 2026-05-04 | 2026-05-06 | 14 | 31 | 33.9 | 109.4 | TREMIE | 34 | TREMIE-34-14 | 2026-10-22 | NUEVO | 2026-10-22 |  | 2.9
27914 - ALBURA PPTO C | 91 | No especificado | Concreto | Pilote # 59 - Torre 3 | 2026-04-20 | 2026-05-04 | 2026-05-06 | 14 | 31 | 33.6 | 108.4 | TREMIE | 34 | TREMIE-34-14 | 2026-10-22 | NUEVO | 2026-10-22 |  | 2.6
27914 - ALBURA PPTO C | 91 | No especificado | Concreto | Pilote # 59 - Torre 3 | 2026-04-20 | 2026-04-27 | 2026-04-29 | 7 | 31 | 31.2 | 100.6 | TREMIE | 34 | TREMIE-34-7 | 2026-10-22 | NUEVO | 2026-10-22 |  | 0.2
27914 - ALBURA PPTO C | 91 | No especificado | Concreto | Pilote # 59 - Torre 3 | 2026-04-20 | 2026-04-27 | 2026-04-29 | 7 | 31 | 30.7 | 99 | TREMIE | 34 | TREMIE-34-7 | 2026-10-22 | NUEVO | 2026-10-22 |  | -0.3
27914 - ALBURA PPTO C | 91 | No especificado | Concreto | Pilote # 59 - Torre 3 | 2026-04-20 | 2026-04-27 | 2026-04-29 | 7 | 31 | 30.2 | 97.4 | TREMIE | 34 | TREMIE-34-7 | 2026-10-22 | NUEVO | 2026-10-22 |  | -0.8
27914 - ALBURA PPTO C | 92 | No especificado | Concreto | Pilote #57 T4 | 2026-04-20 | 2026-05-18 | 2026-05-20 | 28 | 31 | 42.7 | 137.7 | TREMIE | 34 | TREMIE-34-28 | 2026-10-22 | NUEVO | 2026-10-22 |  | 11.7
27914 - ALBURA PPTO C | 92 | No especificado | Concreto | Pilote #57 T4 | 2026-04-20 | 2026-05-18 | 2026-05-20 | 28 | 31 | 44.3 | 142.9 | TREMIE | 34 | TREMIE-34-28 | 2026-10-22 | NUEVO | 2026-10-22 |  | 13.3
27914 - ALBURA PPTO C | 92 | No especificado | Concreto | Pilote #57 T4 | 2026-04-20 | 2026-05-18 | 2026-05-20 | 28 | 31 | 43.2 | 139.4 | TREMIE | 34 | TREMIE-34-28 | 2026-10-22 | NUEVO | 2026-10-22 |  | 12.2
27914 - ALBURA PPTO C | 92 | No especificado | Concreto | Pilote # 57 - Torre 4 | 2026-04-20 | 2026-05-04 | 2026-05-06 | 14 | 31 | 37.4 | 120.6 | TREMIE | 34 | TREMIE-34-14 | 2026-10-22 | NUEVO | 2026-10-22 |  | 6.4
27914 - ALBURA PPTO C | 92 | No especificado | Concreto | Pilote # 57 - Torre 4 | 2026-04-20 | 2026-05-04 | 2026-05-06 | 14 | 31 | 36.8 | 118.7 | TREMIE | 34 | TREMIE-34-14 | 2026-10-22 | NUEVO | 2026-10-22 |  | 5.8
27914 - ALBURA PPTO C | 92 | No especificado | Concreto | Pilote # 57 - Torre 4 | 2026-04-20 | 2026-05-04 | 2026-05-06 | 14 | 31 | 35.7 | 115.2 | TREMIE | 34 | TREMIE-34-14 | 2026-10-22 | NUEVO | 2026-10-22 |  | 4.7
27914 - ALBURA PPTO C | 92 | No especificado | Concreto | Pilote # 57 - Torre 4 | 2026-04-20 | 2026-04-27 | 2026-04-29 | 7 | 31 | 32.7 | 105.5 | TREMIE | 34 | TREMIE-34-7 | 2026-10-22 | NUEVO | 2026-10-22 |  | 1.7
27914 - ALBURA PPTO C | 92 | No especificado | Concreto | Pilote # 57 - Torre 4 | 2026-04-20 | 2026-04-27 | 2026-04-29 | 7 | 31 | 31.6 | 101.9 | TREMIE | 34 | TREMIE-34-7 | 2026-10-22 | NUEVO | 2026-10-22 |  | 0.6
27914 - ALBURA PPTO C | 92 | No especificado | Concreto | Pilote # 57 - Torre 4 | 2026-04-20 | 2026-04-27 | 2026-04-29 | 7 | 31 | 31.5 | 101.6 | TREMIE | 34 | TREMIE-34-7 | 2026-10-22 | NUEVO | 2026-10-22 |  | 0.5
27914 - ALBURA PPTO C | 93 | No especificado | Concreto | Pilote #23 T3 | 2026-04-21 | 2026-05-19 | 2026-05-20 | 28 | 31 | 39.4 | 127.1 | TREMIE | 34 | TREMIE-34-28 | 2026-10-22 | NUEVO | 2026-10-22 |  | 8.4
27914 - ALBURA PPTO C | 93 | No especificado | Concreto | Pilote #23 T3 | 2026-04-21 | 2026-05-19 | 2026-05-20 | 28 | 31 | 40.1 | 129.4 | TREMIE | 34 | TREMIE-34-28 | 2026-10-22 | NUEVO | 2026-10-22 |  | 9.1
27914 - ALBURA PPTO C | 93 | No especificado | Concreto | Pilote #23 T3 | 2026-04-21 | 2026-05-19 | 2026-05-20 | 28 | 31 | 39 | 125.8 | TREMIE | 34 | TREMIE-34-28 | 2026-10-22 | NUEVO | 2026-10-22 |  | 8
27914 - ALBURA PPTO C | 93 | No especificado | Concreto | Pilote # 23 - Torre 3 | 2026-04-21 | 2026-05-05 | 2026-05-06 | 14 | 31 | 36.6 | 118.1 | TREMIE | 34 | TREMIE-34-14 | 2026-10-22 | NUEVO | 2026-10-22 |  | 5.6
27914 - ALBURA PPTO C | 93 | No especificado | Concreto | Pilote # 23 - Torre 3 | 2026-04-21 | 2026-05-05 | 2026-05-06 | 14 | 31 | 35.7 | 115.2 | TREMIE | 34 | TREMIE-34-14 | 2026-10-22 | NUEVO | 2026-10-22 |  | 4.7
27914 - ALBURA PPTO C | 93 | No especificado | Concreto | Pilote # 23 - Torre 3 | 2026-04-21 | 2026-05-05 | 2026-05-06 | 14 | 31 | 34.8 | 112.3 | TREMIE | 34 | TREMIE-34-14 | 2026-10-22 | NUEVO | 2026-10-22 |  | 3.8
27914 - ALBURA PPTO C | 93 | No especificado | Concreto | Pilote # 23 - Torre 3 | 2026-04-21 | 2026-04-28 | 2026-05-02 | 7 | 31 | 32.7 | 105.5 | TREMIE | 34 | TREMIE-34-7 | 2026-10-22 | NUEVO | 2026-10-22 |  | 1.7
27914 - ALBURA PPTO C | 93 | No especificado | Concreto | Pilote # 23 - Torre 3 | 2026-04-21 | 2026-04-28 | 2026-05-02 | 7 | 31 | 31.8 | 102.6 | TREMIE | 34 | TREMIE-34-7 | 2026-10-22 | NUEVO | 2026-10-22 |  | 0.8
27914 - ALBURA PPTO C | 93 | No especificado | Concreto | Pilote # 23 - Torre 3 | 2026-04-21 | 2026-04-28 | 2026-05-02 | 7 | 31 | 32 | 103.2 | TREMIE | 34 | TREMIE-34-7 | 2026-10-22 | NUEVO | 2026-10-22 |  | 1
27914 - ALBURA PPTO C | 94 | No especificado | Concreto | Pilote #67 T4 | 2026-04-21 | 2026-05-19 | 2026-05-20 | 28 | 31 | 38.8 | 125.2 | TREMIE | 34 | TREMIE-34-28 | 2026-10-22 | NUEVO | 2026-10-22 |  | 7.8
27914 - ALBURA PPTO C | 94 | No especificado | Concreto | Pilote #67 T4 | 2026-04-21 | 2026-05-19 | 2026-05-20 | 28 | 31 | 38.3 | 123.5 | TREMIE | 34 | TREMIE-34-28 | 2026-10-22 | NUEVO | 2026-10-22 |  | 7.3
27914 - ALBURA PPTO C | 94 | No especificado | Concreto | Pilote #67 T4 | 2026-04-21 | 2026-05-19 | 2026-05-20 | 28 | 31 | 38.5 | 124.2 | TREMIE | 34 | TREMIE-34-28 | 2026-10-22 | NUEVO | 2026-10-22 |  | 7.5
27914 - ALBURA PPTO C | 94 | No especificado | Concreto | Pilote # 67 - Torre 4 | 2026-04-21 | 2026-05-05 | 2026-05-06 | 14 | 31 | 33.2 | 107.1 | TREMIE | 34 | TREMIE-34-14 | 2026-10-22 | NUEVO | 2026-10-22 |  | 2.2
27914 - ALBURA PPTO C | 94 | No especificado | Concreto | Pilote # 67 - Torre 4 | 2026-04-21 | 2026-05-05 | 2026-05-06 | 14 | 31 | 32.5 | 104.8 | TREMIE | 34 | TREMIE-34-14 | 2026-10-22 | NUEVO | 2026-10-22 |  | 1.5
27914 - ALBURA PPTO C | 94 | No especificado | Concreto | Pilote # 67 - Torre 4 | 2026-04-21 | 2026-05-05 | 2026-05-06 | 14 | 31 | 31.3 | 101 | TREMIE | 34 | TREMIE-34-14 | 2026-10-22 | NUEVO | 2026-10-22 |  | 0.3
27914 - ALBURA PPTO C | 94 | No especificado | Concreto | Pilote # 67 - Torre 4 | 2026-04-21 | 2026-04-28 | 2026-05-02 | 7 | 31 | 28.9 | 93.2 | TREMIE | 34 | TREMIE-34-7 | 2026-10-22 | NUEVO | 2026-10-22 |  | -2.1
27914 - ALBURA PPTO C | 94 | No especificado | Concreto | Pilote # 67 - Torre 4 | 2026-04-21 | 2026-04-28 | 2026-05-02 | 7 | 31 | 28.2 | 91 | TREMIE | 34 | TREMIE-34-7 | 2026-10-22 | NUEVO | 2026-10-22 |  | -2.8
27914 - ALBURA PPTO C | 94 | No especificado | Concreto | Pilote # 67 - Torre 4 | 2026-04-21 | 2026-04-28 | 2026-05-02 | 7 | 31 | 27.8 | 89.7 | TREMIE | 34 | TREMIE-34-7 | 2026-10-22 | NUEVO | 2026-10-22 |  | -3.2
27914 - ALBURA PPTO C | 95 | No especificado | Concreto | Pilote #42 T4 | 2026-04-21 | 2026-05-19 | 2026-05-20 | 28 | 31 | 36.7 | 118.4 | TREMIE | 34 | TREMIE-34-28 | 2026-10-22 | NUEVO | 2026-10-22 |  | 5.7
27914 - ALBURA PPTO C | 95 | No especificado | Concreto | Pilote #42 T4 | 2026-04-21 | 2026-05-19 | 2026-05-20 | 28 | 31 | 37.7 | 121.6 | TREMIE | 34 | TREMIE-34-28 | 2026-10-22 | NUEVO | 2026-10-22 |  | 6.7
27914 - ALBURA PPTO C | 95 | No especificado | Concreto | Pilote #42 T4 | 2026-04-21 | 2026-05-19 | 2026-05-20 | 28 | 31 | 36.5 | 117.7 | TREMIE | 34 | TREMIE-34-28 | 2026-10-22 | NUEVO | 2026-10-22 |  | 5.5
27914 - ALBURA PPTO C | 95 | No especificado | Concreto | Pilote # 42 - Torre 4 | 2026-04-21 | 2026-05-05 | 2026-05-06 | 14 | 31 | 32.5 | 104.8 | TREMIE | 34 | TREMIE-34-14 | 2026-10-22 | NUEVO | 2026-10-22 |  | 1.5
27914 - ALBURA PPTO C | 95 | No especificado | Concreto | Pilote # 42 - Torre 4 | 2026-04-21 | 2026-05-05 | 2026-05-06 | 14 | 31 | 31.3 | 101 | TREMIE | 34 | TREMIE-34-14 | 2026-10-22 | NUEVO | 2026-10-22 |  | 0.3
27914 - ALBURA PPTO C | 95 | No especificado | Concreto | Pilote # 42 - Torre 4 | 2026-04-21 | 2026-05-05 | 2026-05-06 | 14 | 31 | 30.8 | 99.4 | TREMIE | 34 | TREMIE-34-14 | 2026-10-22 | NUEVO | 2026-10-22 |  | -0.2
27914 - ALBURA PPTO C | 95 | No especificado | Concreto | Pilote # 42 - Torre 4 | 2026-04-21 | 2026-04-28 | 2026-05-02 | 7 | 31 | 27.1 | 87.4 | TREMIE | 34 | TREMIE-34-7 | 2026-10-22 | NUEVO | 2026-10-22 |  | -3.9
27914 - ALBURA PPTO C | 95 | No especificado | Concreto | Pilote # 42 - Torre 4 | 2026-04-21 | 2026-04-28 | 2026-05-02 | 7 | 31 | 25.7 | 82.9 | TREMIE | 34 | TREMIE-34-7 | 2026-10-22 | NUEVO | 2026-10-22 |  | -5.3
27914 - ALBURA PPTO C | 95 | No especificado | Concreto | Pilote # 42 - Torre 4 | 2026-04-21 | 2026-04-28 | 2026-05-02 | 7 | 31 | 26.5 | 85.5 | TREMIE | 34 | TREMIE-34-7 | 2026-10-22 | NUEVO | 2026-10-22 |  | -4.5
27914 - ALBURA PPTO C | 96 | No especificado | Concreto | Pilote #1 T3 | 2026-04-22 | 2026-05-20 | 2026-05-20 | 28 | 31 | 39.4 | 127.1 | TREMIE | 34 | TREMIE-34-28 | 2026-10-22 | NUEVO | 2026-10-22 |  | 8.4
27914 - ALBURA PPTO C | 96 | No especificado | Concreto | Pilote #1 T3 | 2026-04-22 | 2026-05-20 | 2026-05-20 | 28 | 31 | 40.1 | 129.4 | TREMIE | 34 | TREMIE-34-28 | 2026-10-22 | NUEVO | 2026-10-22 |  | 9.1
27914 - ALBURA PPTO C | 96 | No especificado | Concreto | Pilote #1 T3 | 2026-04-22 | 2026-05-20 | 2026-05-20 | 28 | 31 | 38.8 | 125.2 | TREMIE | 34 | TREMIE-34-28 | 2026-10-22 | NUEVO | 2026-10-22 |  | 7.8
27914 - ALBURA PPTO C | 96 | No especificado | Concreto | Pilote # 1 - Torre 3 | 2026-04-22 | 2026-05-06 | 2026-05-11 | 14 | 31 | 33.4 | 107.7 | TREMIE | 34 | TREMIE-34-14 | 2026-10-22 | NUEVO | 2026-10-22 |  | 2.4
27914 - ALBURA PPTO C | 96 | No especificado | Concreto | Pilote # 1 - Torre 3 | 2026-04-22 | 2026-05-06 | 2026-05-11 | 14 | 31 | 32.5 | 104.8 | TREMIE | 34 | TREMIE-34-14 | 2026-10-22 | NUEVO | 2026-10-22 |  | 1.5
27914 - ALBURA PPTO C | 96 | No especificado | Concreto | Pilote # 1 - Torre 3 | 2026-04-22 | 2026-05-06 | 2026-05-11 | 14 | 31 | 32.1 | 103.5 | TREMIE | 34 | TREMIE-34-14 | 2026-10-22 | NUEVO | 2026-10-22 |  | 1.1
27914 - ALBURA PPTO C | 96 | No especificado | Concreto | Pilote # 1 - Torre 3 | 2026-04-22 | 2026-04-29 | 2026-05-02 | 7 | 31 | 30.6 | 98.7 | TREMIE | 34 | TREMIE-34-7 | 2026-10-22 | NUEVO | 2026-10-22 |  | -0.4
27914 - ALBURA PPTO C | 96 | No especificado | Concreto | Pilote # 1 - Torre 3 | 2026-04-22 | 2026-04-29 | 2026-05-02 | 7 | 31 | 29.2 | 94.2 | TREMIE | 34 | TREMIE-34-7 | 2026-10-22 | NUEVO | 2026-10-22 |  | -1.8
27914 - ALBURA PPTO C | 96 | No especificado | Concreto | Pilote # 1 - Torre 3 | 2026-04-22 | 2026-04-29 | 2026-05-02 | 7 | 31 | 28.9 | 93.2 | TREMIE | 34 | TREMIE-34-7 | 2026-10-22 | NUEVO | 2026-10-22 |  | -2.1
27914 - ALBURA PPTO C | 97 | No especificado | Concreto | Pilote #50 T4 | 2026-04-22 | 2026-05-20 | 2026-05-20 | 28 | 31 | 36.5 | 117.7 | TREMIE | 34 | TREMIE-34-28 | 2026-10-22 | NUEVO | 2026-10-22 |  | 5.5
27914 - ALBURA PPTO C | 97 | No especificado | Concreto | Pilote #50 T4 | 2026-04-22 | 2026-05-20 | 2026-05-20 | 28 | 31 | 35.9 | 115.8 | TREMIE | 34 | TREMIE-34-28 | 2026-10-22 | NUEVO | 2026-10-22 |  | 4.9
27914 - ALBURA PPTO C | 97 | No especificado | Concreto | Pilote #50 T4 | 2026-04-22 | 2026-05-20 | 2026-05-20 | 28 | 31 | 37.5 | 121 | TREMIE | 34 | TREMIE-34-28 | 2026-10-22 | NUEVO | 2026-10-22 |  | 6.5
27914 - ALBURA PPTO C | 97 | No especificado | Concreto | Pilote # 50 - Torre 4 | 2026-04-22 | 2026-05-06 | 2026-05-11 | 14 | 31 | 32.7 | 105.5 | TREMIE | 34 | TREMIE-34-14 | 2026-10-22 | NUEVO | 2026-10-22 |  | 1.7
27914 - ALBURA PPTO C | 97 | No especificado | Concreto | Pilote # 50 - Torre 4 | 2026-04-22 | 2026-05-06 | 2026-05-11 | 14 | 31 | 31.2 | 100.6 | TREMIE | 34 | TREMIE-34-14 | 2026-10-22 | NUEVO | 2026-10-22 |  | 0.2
27914 - ALBURA PPTO C | 97 | No especificado | Concreto | Pilote # 50 - Torre 4 | 2026-04-22 | 2026-05-06 | 2026-05-11 | 14 | 31 | 31.2 | 100.6 | TREMIE | 34 | TREMIE-34-14 | 2026-10-22 | NUEVO | 2026-10-22 |  | 0.2
27914 - ALBURA PPTO C | 97 | No especificado | Concreto | Pilote # 50 - Torre 4 | 2026-04-22 | 2026-04-29 | 2026-05-02 | 7 | 31 | 28.2 | 91 | TREMIE | 34 | TREMIE-34-7 | 2026-10-22 | NUEVO | 2026-10-22 |  | -2.8
27914 - ALBURA PPTO C | 97 | No especificado | Concreto | Pilote # 50 - Torre 4 | 2026-04-22 | 2026-04-29 | 2026-05-02 | 7 | 31 | 27.7 | 89.4 | TREMIE | 34 | TREMIE-34-7 | 2026-10-22 | NUEVO | 2026-10-22 |  | -3.3
27914 - ALBURA PPTO C | 97 | No especificado | Concreto | Pilote # 50 - Torre 4 | 2026-04-22 | 2026-04-29 | 2026-05-02 | 7 | 31 | 27.2 | 87.7 | TREMIE | 34 | TREMIE-34-7 | 2026-10-22 | NUEVO | 2026-10-22 |  | -3.8
27914 - ALBURA PPTO C | 98 | No especificado | Concreto | Pilote #70 T3 | 2026-04-22 | 2026-05-20 | 2026-05-20 | 28 | 31 | 34.9 | 112.6 | TREMIE | 34 | TREMIE-34-28 | 2026-10-22 | NUEVO | 2026-10-22 |  | 3.9
27914 - ALBURA PPTO C | 98 | No especificado | Concreto | Pilote #70 T3 | 2026-04-22 | 2026-05-20 | 2026-05-20 | 28 | 31 | 35.3 | 113.9 | TREMIE | 34 | TREMIE-34-28 | 2026-10-22 | NUEVO | 2026-10-22 |  | 4.3
27914 - ALBURA PPTO C | 98 | No especificado | Concreto | Pilote #70 T3 | 2026-04-22 | 2026-05-20 | 2026-05-20 | 28 | 31 | 34.4 | 111 | TREMIE | 34 | TREMIE-34-28 | 2026-10-22 | NUEVO | 2026-10-22 |  | 3.4
27914 - ALBURA PPTO C | 98 | No especificado | Concreto | Pilote # 70 - Torre 3 | 2026-04-22 | 2026-05-06 | 2026-05-11 | 14 | 31 | 33.6 | 108.4 | TREMIE | 34 | TREMIE-34-14 | 2026-10-22 | NUEVO | 2026-10-22 |  | 2.6
27914 - ALBURA PPTO C | 98 | No especificado | Concreto | Pilote # 70 - Torre 3 | 2026-04-22 | 2026-05-06 | 2026-05-11 | 14 | 31 | 32.2 | 103.9 | TREMIE | 34 | TREMIE-34-14 | 2026-10-22 | NUEVO | 2026-10-22 |  | 1.2
27914 - ALBURA PPTO C | 98 | No especificado | Concreto | Pilote # 70 - Torre 3 | 2026-04-22 | 2026-05-06 | 2026-05-11 | 14 | 31 | 31.6 | 101.9 | TREMIE | 34 | TREMIE-34-14 | 2026-10-22 | NUEVO | 2026-10-22 |  | 0.6
27914 - ALBURA PPTO C | 98 | No especificado | Concreto | Pilote # 70 - Torre 3 | 2026-04-22 | 2026-04-29 | 2026-05-02 | 7 | 31 | 25.2 | 81.3 | TREMIE | 34 | TREMIE-34-7 | 2026-10-22 | NUEVO | 2026-10-22 |  | -5.8
27914 - ALBURA PPTO C | 98 | No especificado | Concreto | Pilote # 70 - Torre 3 | 2026-04-22 | 2026-04-29 | 2026-05-02 | 7 | 31 | 25.3 | 81.6 | TREMIE | 34 | TREMIE-34-7 | 2026-10-22 | NUEVO | 2026-10-22 |  | -5.7
27914 - ALBURA PPTO C | 98 | No especificado | Concreto | Pilote # 70 - Torre 3 | 2026-04-22 | 2026-04-29 | 2026-05-02 | 7 | 31 | 23.8 | 76.8 | TREMIE | 34 | TREMIE-34-7 | 2026-10-22 | NUEVO | 2026-10-22 |  | -7.2
27914 - ALBURA PPTO C | 99 | No especificado | Concreto | Pilote #51 T3 | 2026-04-23 | 2026-05-21 | 2026-05-22 | 28 | 31 | 39.4 | 127.1 | TREMIE | 34 | TREMIE-34-28 | 2026-10-22 | NUEVO | 2026-10-22 |  | 8.4
27914 - ALBURA PPTO C | 99 | No especificado | Concreto | Pilote #51 T3 | 2026-04-23 | 2026-05-21 | 2026-05-22 | 28 | 31 | 40.6 | 131 | TREMIE | 34 | TREMIE-34-28 | 2026-10-22 | NUEVO | 2026-10-22 |  | 9.6
27914 - ALBURA PPTO C | 99 | No especificado | Concreto | Pilote #51 T3 | 2026-04-23 | 2026-05-21 | 2026-05-22 | 28 | 31 | 40.8 | 131.6 | TREMIE | 34 | TREMIE-34-28 | 2026-10-22 | NUEVO | 2026-10-22 |  | 9.8
27914 - ALBURA PPTO C | 99 | No especificado | Concreto | Pilote # 51 - Torre 3 | 2026-04-23 | 2026-05-07 | 2026-05-11 | 14 | 31 | 35.1 | 113.2 | TREMIE | 34 | TREMIE-34-14 | 2026-10-22 | NUEVO | 2026-10-22 |  | 4.1
27914 - ALBURA PPTO C | 99 | No especificado | Concreto | Pilote # 51 - Torre 3 | 2026-04-23 | 2026-05-07 | 2026-05-11 | 14 | 31 | 34.5 | 111.3 | TREMIE | 34 | TREMIE-34-14 | 2026-10-22 | NUEVO | 2026-10-22 |  | 3.5
27914 - ALBURA PPTO C | 99 | No especificado | Concreto | Pilote # 51 - Torre 3 | 2026-04-23 | 2026-05-07 | 2026-05-11 | 14 | 31 | 33.5 | 108.1 | TREMIE | 34 | TREMIE-34-14 | 2026-10-22 | NUEVO | 2026-10-22 |  | 2.5
27914 - ALBURA PPTO C | 99 | No especificado | Concreto | Pilote # 51 - Torre 3 | 2026-04-23 | 2026-04-30 | 2026-05-02 | 7 | 31 | 28.5 | 91.9 | TREMIE | 34 | TREMIE-34-7 | 2026-10-22 | NUEVO | 2026-10-22 |  | -2.5
27914 - ALBURA PPTO C | 99 | No especificado | Concreto | Pilote # 51 - Torre 3 | 2026-04-23 | 2026-04-30 | 2026-05-02 | 7 | 31 | 27.5 | 88.7 | TREMIE | 34 | TREMIE-34-7 | 2026-10-22 | NUEVO | 2026-10-22 |  | -3.5
27914 - ALBURA PPTO C | 99 | No especificado | Concreto | Pilote # 51 - Torre 3 | 2026-04-23 | 2026-04-30 | 2026-05-02 | 7 | 31 | 28.2 | 91 | TREMIE | 34 | TREMIE-34-7 | 2026-10-22 | NUEVO | 2026-10-22 |  | -2.8
27914 - ALBURA PPTO C | M - 161 | T2102000000 | Concreto | Pilote plataforma # 79 | 2026-05-23 | 2026-06-20 | 2026-06-22 | 28 | 21 | 33.8 | 161 | TREMIE | 21 | TREMIE-21-28 | 2026-10-22 | NUEVO | 2026-10-22 | 21 | 12.8
27914 - ALBURA PPTO C | M - 161 | T2102000000 | Concreto | Pilote plataforma # 79 | 2026-05-23 | 2026-06-20 | 2026-06-22 | 28 | 21 | 34.2 | 162.9 | TREMIE | 21 | TREMIE-21-28 | 2026-10-22 | NUEVO | 2026-10-22 | 21 | 13.2
27914 - ALBURA PPTO C | M - 161 | T2102000000 | Concreto | Pilote plataforma # 79 | 2026-05-23 | 2026-06-20 | 2026-06-22 | 28 | 21 | 33.3 | 158.6 | TREMIE | 21 | TREMIE-21-28 | 2026-10-22 | NUEVO | 2026-10-22 | 21 | 12.3
27914 - ALBURA PPTO C | M - 162 | T310200000 | Concreto | Recalce pilotes T4 | 2026-05-25 | 2026-06-22 | 2026-06-22 | 28 | 31.5 | 46 | 146 | TREMIE | 34 | TREMIE-34-28 | 2026-10-22 | NUEVO | 2026-10-22 |  | 14.5
27914 - ALBURA PPTO C | M - 162 | T310200000 | Concreto | Recalce pilotes T4 | 2026-05-25 | 2026-06-22 | 2026-06-22 | 28 | 31.5 | 46.4 | 147.3 | TREMIE | 34 | TREMIE-34-28 | 2026-10-22 | NUEVO | 2026-10-22 |  | 14.9
27914 - ALBURA PPTO C | M - 162 | T310200000 | Concreto | Recalce pilotes T4 | 2026-05-25 | 2026-06-22 | 2026-06-22 | 28 | 31.5 | 45.3 | 143.8 | TREMIE | 34 | TREMIE-34-28 | 2026-10-22 | NUEVO | 2026-10-22 |  | 13.8
27914 - ALBURA PPTO C | M - 163 | T2102000000 | Concreto | Pilote plataforma # 61 | 2026-05-25 | 2026-06-22 | 2026-06-22 | 28 | 21 | 30.2 | 143.8 | TREMIE | 21 | TREMIE-21-28 | 2026-10-22 | NUEVO | 2026-10-22 | 21 | 9.2
27914 - ALBURA PPTO C | M - 163 | T2102000000 | Concreto | Pilote plataforma # 61 | 2026-05-25 | 2026-06-22 | 2026-06-22 | 28 | 21 | 30.7 | 146.2 | TREMIE | 21 | TREMIE-21-28 | 2026-10-22 | NUEVO | 2026-10-22 | 21 | 9.7
27914 - ALBURA PPTO C | M - 163 | T2102000000 | Concreto | Pilote plataforma # 61 | 2026-05-25 | 2026-06-22 | 2026-06-22 | 28 | 21 | 31.1 | 148.1 | TREMIE | 21 | TREMIE-21-28 | 2026-10-22 | NUEVO | 2026-10-22 | 21 | 10.1
27914 - ALBURA PPTO C | M - 164 | T310200000 | Concreto | Pilote # 10 T3 | 2026-05-25 | 2026-06-22 | 2026-06-22 | 28 | 31.5 | 41.1 | 130.5 | TREMIE | 34 | TREMIE-34-28 | 2026-10-22 | NUEVO | 2026-10-22 |  | 9.6
27914 - ALBURA PPTO C | M - 164 | T310200000 | Concreto | Pilote # 10 T3 | 2026-05-25 | 2026-06-22 | 2026-06-22 | 28 | 31.5 | 41.8 | 132.7 | TREMIE | 34 | TREMIE-34-28 | 2026-10-22 | NUEVO | 2026-10-22 |  | 10.3
27914 - ALBURA PPTO C | M - 164 | T310200000 | Concreto | Pilote # 10 T3 | 2026-05-25 | 2026-06-22 | 2026-06-22 | 28 | 31.5 | 41.5 | 131.7 | TREMIE | 34 | TREMIE-34-28 | 2026-10-22 | NUEVO | 2026-10-22 |  | 10
27914 - ALBURA PPTO C | M - 165 | T2102000000 | Concreto | Pilote plataforma # 76 , 63 | 2026-05-26 | 2026-06-23 | 2026-06-23 | 28 | 21 | 29.4 | 140 | TREMIE | 21 | TREMIE-21-28 | 2026-10-22 | NUEVO | 2026-10-22 | 21 | 8.4
27914 - ALBURA PPTO C | M - 165 | T2102000000 | Concreto | Pilote plataforma # 76 , 63 | 2026-05-26 | 2026-06-23 | 2026-06-23 | 28 | 21 | 29 | 138.1 | TREMIE | 21 | TREMIE-21-28 | 2026-10-22 | NUEVO | 2026-10-22 | 21 | 8
27914 - ALBURA PPTO C | M - 165 | T2102000000 | Concreto | Pilote plataforma # 76 , 63 | 2026-05-26 | 2026-06-23 | 2026-06-23 | 28 | 21 | 28.8 | 137.1 | TREMIE | 21 | TREMIE-21-28 | 2026-10-22 | NUEVO | 2026-10-22 | 21 | 7.8
27914 - ALBURA PPTO C | M - 166 | T310200000 | Concreto | Pilote # 25 T3 | 2026-05-26 | 2026-06-23 | 2026-06-23 | 28 | 31.5 | 38.9 | 123.5 | TREMIE | 34 | TREMIE-34-28 | 2026-10-22 | NUEVO | 2026-10-22 |  | 7.4
27914 - ALBURA PPTO C | M - 166 | T310200000 | Concreto | Pilote # 25 T3 | 2026-05-26 | 2026-06-23 | 2026-06-23 | 28 | 31.5 | 38.6 | 122.5 | TREMIE | 34 | TREMIE-34-28 | 2026-10-22 | NUEVO | 2026-10-22 |  | 7.1
27914 - ALBURA PPTO C | M - 166 | T310200000 | Concreto | Pilote # 25 T3 | 2026-05-26 | 2026-06-23 | 2026-06-23 | 28 | 31.5 | 38.3 | 121.6 | TREMIE | 34 | TREMIE-34-28 | 2026-10-22 | NUEVO | 2026-10-22 |  | 6.8
27914 - ALBURA PPTO C | M - 167 | T310200000 | Concreto | Recalce pilote T4 | 2026-05-27 | 2026-06-24 | 2026-06-24 | 28 | 31.5 | 44.6 | 141.6 | TREMIE | 34 | TREMIE-34-28 | 2026-10-22 | NUEVO | 2026-10-22 |  | 13.1
27914 - ALBURA PPTO C | M - 167 | T310200000 | Concreto | Recalce pilote T4 | 2026-05-27 | 2026-06-24 | 2026-06-24 | 28 | 31.5 | 43.5 | 138.1 | TREMIE | 34 | TREMIE-34-28 | 2026-10-22 | NUEVO | 2026-10-22 |  | 12
27914 - ALBURA PPTO C | M - 167 | T310200000 | Concreto | Recalce pilote T4 | 2026-05-27 | 2026-06-24 | 2026-06-24 | 28 | 31.5 | 42.9 | 136.2 | TREMIE | 34 | TREMIE-34-28 | 2026-10-22 | NUEVO | 2026-10-22 |  | 11.4
27914 - ALBURA PPTO C | M - 168 | T310200000 | Concreto | Pilote # 57 T3 | 2026-05-27 | 2026-06-24 | 2026-06-24 | 28 | 31.5 | 43.6 | 138.4 | TREMIE | 34 | TREMIE-34-28 | 2026-10-22 | NUEVO | 2026-10-22 |  | 12.1
27914 - ALBURA PPTO C | M - 168 | T310200000 | Concreto | Pilote # 57 T3 | 2026-05-27 | 2026-06-24 | 2026-06-24 | 28 | 31.5 | 43.3 | 137.5 | TREMIE | 34 | TREMIE-34-28 | 2026-10-22 | NUEVO | 2026-10-22 |  | 11.8
27914 - ALBURA PPTO C | M - 168 | T310200000 | Concreto | Pilote # 57 T3 | 2026-05-27 | 2026-06-24 | 2026-06-24 | 28 | 31.5 | 43.3 | 137.5 | TREMIE | 34 | TREMIE-34-28 | 2026-10-22 | NUEVO | 2026-10-22 |  | 11.8
27914 - ALBURA PPTO C | M - 169 | T310200000 | Concreto | Pilote # 11 T3 | 2026-05-27 | 2026-06-24 | 2026-06-24 | 28 | 31.5 | 50.6 | 160.6 | TREMIE | 34 | TREMIE-34-28 | 2026-10-22 | NUEVO | 2026-10-22 |  | 19.1
27914 - ALBURA PPTO C | M - 169 | T310200000 | Concreto | Pilote # 11 T3 | 2026-05-27 | 2026-06-24 | 2026-06-24 | 28 | 31.5 | 49.4 | 156.8 | TREMIE | 34 | TREMIE-34-28 | 2026-10-22 | NUEVO | 2026-10-22 |  | 17.9
27914 - ALBURA PPTO C | M - 169 | T310200000 | Concreto | Pilote # 11 T3 | 2026-05-27 | 2026-06-24 | 2026-06-24 | 28 | 31.5 | 49.9 | 158.4 | TREMIE | 34 | TREMIE-34-28 | 2026-10-22 | NUEVO | 2026-10-22 |  | 18.4
27914 - ALBURA PPTO C | M - 170 | T2102000000 | Concreto | Pilote plataforma # 58 | 2026-05-27 | 2026-06-24 | 2026-06-24 | 28 | 21 | 36 | 171.4 | TREMIE | 21 | TREMIE-21-28 | 2026-10-22 | NUEVO | 2026-10-22 | 21 | 15
27914 - ALBURA PPTO C | M - 170 | T2102000000 | Concreto | Pilote plataforma # 58 | 2026-05-27 | 2026-06-24 | 2026-06-24 | 28 | 21 | 36.8 | 175.2 | TREMIE | 21 | TREMIE-21-28 | 2026-10-22 | NUEVO | 2026-10-22 | 21 | 15.8
27914 - ALBURA PPTO C | M - 170 | T2102000000 | Concreto | Pilote plataforma # 58 | 2026-05-27 | 2026-06-24 | 2026-06-24 | 28 | 21 | 35.1 | 167.1 | TREMIE | 21 | TREMIE-21-28 | 2026-10-22 | NUEVO | 2026-10-22 | 21 | 14.1
24603 - FLORA PPTO C | 1-389 | Indus. | Concreto | Escalera 2, piso 13 al 14 torre 2 | 2026-09-05 | 2026-10-03 | 2026-10-14 | 28 | 34.5 | 59.5 | 172.5 | AUTOCOMPAC | 41 | AUTOCOMPAC-41-28 | 2026-10-22 | NUEVO | 2026-10-22 | 41 | 25
24603 - FLORA PPTO C | 1-389 | Indus. | Concreto | Escalera 2, piso 13 al 14 torre 2 | 2026-09-05 | 2026-10-03 | 2026-10-14 | 28 | 34.5 | 59.9 | 173.6 | AUTOCOMPAC | 41 | AUTOCOMPAC-41-28 | 2026-10-22 | NUEVO | 2026-10-22 | 41 | 25.4
24603 - FLORA PPTO C | 1-389 | Indus. | Concreto | Escalera 2, piso 13 al 14 torre 2 | 2026-09-05 | 2026-10-03 | 2026-10-14 | 28 | 34.5 | 56.7 | 164.3 | AUTOCOMPAC | 41 | AUTOCOMPAC-41-28 | 2026-10-22 | NUEVO | 2026-10-22 | 41 | 22.2
24603 - FLORA PPTO C | 1.224 | AUTO | Concreto | Sub - Estación plataforma 1 | 2026-07-24 | 2026-08-21 | 2026-08-25 | 28 | 20.7 | 25.4 | 122.7 | AUTOCOMPAC | 21 | AUTOCOMPAC-21-28 | 2026-10-22 | NUEVO | 2026-10-22 |  | 4.7
24603 - FLORA PPTO C | 1.224 | AUTO | Concreto | Sub - Estación plataforma 1 | 2026-07-24 | 2026-08-21 | 2026-08-25 | 28 | 20.7 | 24.7 | 119.3 | AUTOCOMPAC | 21 | AUTOCOMPAC-21-28 | 2026-10-22 | NUEVO | 2026-10-22 |  | 4
24603 - FLORA PPTO C | 1.224 | AUTO | Concreto | Sub - Estación plataforma 1 | 2026-07-24 | 2026-08-21 | 2026-08-25 | 28 | 20.7 | 24.9 | 120.3 | AUTOCOMPAC | 21 | AUTOCOMPAC-21-28 | 2026-10-22 | NUEVO | 2026-10-22 |  | 4.2
24603 - FLORA PPTO C | 1.225 | AUTO | Concreto | Muros ejes 9 - 11 / A - L y 11 - 12 / A - F, piso 3, torre 1 | 2026-07-24 | 2026-08-21 | 2026-08-25 | 28 | 48.3 | 58.6 | 121.3 | MURO | 48 | MURO-48-28 | 2026-10-22 | NUEVO | 2026-10-22 | 48 | 10.3
24603 - FLORA PPTO C | 1.225 | AUTO | Concreto | Muros ejes 9 - 11 / A - L y 11 - 12 / A - F, piso 3, torre 1 | 2026-07-24 | 2026-08-21 | 2026-08-25 | 28 | 48.3 | 58.9 | 121.9 | MURO | 48 | MURO-48-28 | 2026-10-22 | NUEVO | 2026-10-22 | 48 | 10.6
24603 - FLORA PPTO C | 1.225 | AUTO | Concreto | Muros ejes 9 - 11 / A - L y 11 - 12 / A - F, piso 3, torre 1 | 2026-07-24 | 2026-08-21 | 2026-08-25 | 28 | 48.3 | 57.5 | 119 | MURO | 48 | MURO-48-28 | 2026-10-22 | NUEVO | 2026-10-22 | 48 | 9.2
24603 - FLORA PPTO C | 1.226 | INDUS | Concreto | Placa ejes 4 - 7/ A - L piso 12, T2 | 2026-07-24 | 2026-08-21 | 2026-08-25 | 28 | 34.5 | 56.5 | 163.8 | PLACA | 41 | PLACA-41-28 | 2026-10-22 | NUEVO | 2026-10-22 | 41 | 22
24603 - FLORA PPTO C | 1.226 | INDUS | Concreto | Placa ejes 4 - 7/ A - L piso 12, T2 | 2026-07-24 | 2026-08-21 | 2026-08-25 | 28 | 34.5 | 55.1 | 159.7 | PLACA | 41 | PLACA-41-28 | 2026-10-22 | NUEVO | 2026-10-22 | 41 | 20.6
24603 - FLORA PPTO C | 1.226 | INDUS | Concreto | Placa ejes 4 - 7/ A - L piso 12, T2 | 2026-07-24 | 2026-08-21 | 2026-08-25 | 28 | 34.5 | 56 | 162.3 | PLACA | 41 | PLACA-41-28 | 2026-10-22 | NUEVO | 2026-10-22 | 41 | 21.5
24603 - FLORA PPTO C | 1.227 | INDUS | Concreto | Placa ejes 4 - 8 / F - L, piso 4, torre 1 | 2026-07-24 | 2026-08-21 | 2026-08-25 | 28 | 41.4 | 48.7 | 117.6 | PLACA | 48 | PLACA-48-28 | 2026-10-22 | NUEVO | 2026-10-22 | 48 | 7.3
24603 - FLORA PPTO C | 1.227 | INDUS | Concreto | Placa ejes 4 - 8 / F - L, piso 4, torre 1 | 2026-07-24 | 2026-08-21 | 2026-08-25 | 28 | 41.4 | 49 | 118.4 | PLACA | 48 | PLACA-48-28 | 2026-10-22 | NUEVO | 2026-10-22 | 48 | 7.6
24603 - FLORA PPTO C | 1.227 | INDUS | Concreto | Placa ejes 4 - 8 / F - L, piso 4, torre 1 | 2026-07-24 | 2026-08-21 | 2026-08-25 | 28 | 41.4 | 48.2 | 116.4 | PLACA | 48 | PLACA-48-28 | 2026-10-22 | NUEVO | 2026-10-22 | 48 | 6.8
24603 - FLORA PPTO C | 1.228 | AUTO | Concreto | Muros ejes 12 - 15 / A - L y 11 - 12, G - L, piso 12, torre 2 | 2026-07-25 | 2026-08-22 | 2026-08-25 | 28 | 48.3 | 53.9 | 111.6 | MURO | 48 | MURO-48-28 | 2026-10-22 | NUEVO | 2026-10-22 | 48 | 5.6
24603 - FLORA PPTO C | 1.228 | AUTO | Concreto | Muros ejes 12 - 15 / A - L y 11 - 12, G - L, piso 12, torre 2 | 2026-07-25 | 2026-08-22 | 2026-08-25 | 28 | 48.3 | 53.2 | 110.1 | MURO | 48 | MURO-48-28 | 2026-10-22 | NUEVO | 2026-10-22 | 48 | 4.9
24603 - FLORA PPTO C | 1.228 | AUTO | Concreto | Muros ejes 12 - 15 / A - L y 11 - 12, G - L, piso 12, torre 2 | 2026-07-25 | 2026-08-22 | 2026-08-25 | 28 | 48.3 | 54.7 | 113.3 | MURO | 48 | MURO-48-28 | 2026-10-22 | NUEVO | 2026-10-22 | 48 | 6.4
24603 - FLORA PPTO C | 1000 | Autocompactante | Concreto | Muros T2 piso 2, ejes 9,12 G-2 | 2026-04-16 | 2026-05-14 | 2026-05-14 | 28 | 48.3 | 53.5 | 110.8 | MURO | 48 | MURO-48-28 | 2026-10-22 | NUEVO | 2026-10-22 | 48 | 5.2
24603 - FLORA PPTO C | 1000 | Autocompactante | Concreto | Muros T2 piso 2, ejes 9,12 G-2 | 2026-04-16 | 2026-05-14 | 2026-05-14 | 28 | 48.3 | 54.4 | 112.6 | MURO | 48 | MURO-48-28 | 2026-10-22 | NUEVO | 2026-10-22 | 48 | 6.1
24603 - FLORA PPTO C | 1000 | Autocompactante | Concreto | Muros T2 piso 2, ejes 9,12 G-2 | 2026-04-16 | 2026-05-14 | 2026-05-14 | 28 | 48.3 | 53 | 109.7 | MURO | 48 | MURO-48-28 | 2026-10-22 | NUEVO | 2026-10-22 | 48 | 4.7
24603 - FLORA PPTO C | 1000 | Autocompactado | Concreto | Muros T2, piso 2, ejes 9-12 / G-L | 2026-04-16 | 2026-04-30 | 2026-05-04 | 14 | 48 | 40 | 83.3 | MURO | 48 | MURO-48-14 | 2026-10-22 | NUEVO | 2026-10-22 | 37.12 | -8
24603 - FLORA PPTO C | 1000 | Autocompactado | Concreto | Muros T2, piso 2, ejes 9-12 / G-L | 2026-04-16 | 2026-04-23 | 2026-04-27 | 7 | 48 | 36.9 | 76.9 | MURO | 48 | MURO-48-7 | 2026-10-22 | NUEVO | 2026-10-22 | 31.68 | -11.1
24603 - FLORA PPTO C | 1001 | Industrializado | Concreto | Placa T2, piso 2, ejes 1-4 / L-A | 2026-04-17 | 2026-05-01 | 2026-05-04 | 14 | 42 | 46.2 | 110 | PLACA | 48 | PLACA-48-14 | 2026-10-22 | NUEVO | 2026-10-22 | 37.12 | 4.2
24603 - FLORA PPTO C | 1001 | Industrializado | Concreto | Placa T2, piso 2, ejes 1-4 / L-A | 2026-04-17 | 2026-04-24 | 2026-04-27 | 7 | 42 | 43.7 | 104 | PLACA | 48 | PLACA-48-7 | 2026-10-22 | NUEVO | 2026-10-22 | 31.68 | 1.7
24603 - FLORA PPTO C | 1001 | Indus | Concreto | Placa T2 piso 2 ejes 1, 4 / L - A | 2026-04-17 | 2026-05-15 | 2026-05-20 | 28 | 41.4 | 53.4 | 129 | PLACA | 48 | PLACA-48-28 | 2026-10-22 | NUEVO | 2026-10-22 | 48 | 12
24603 - FLORA PPTO C | 1001 | Indus | Concreto | Placa T2 piso 2 ejes 1, 4 / L - A | 2026-04-17 | 2026-05-15 | 2026-05-20 | 28 | 41.4 | 54.4 | 131.4 | PLACA | 48 | PLACA-48-28 | 2026-10-22 | NUEVO | 2026-10-22 | 48 | 13
24603 - FLORA PPTO C | 1001 | Indus | Concreto | Placa T2 piso 2 ejes 1, 4 / L - A | 2026-04-17 | 2026-05-15 | 2026-05-20 | 28 | 41.4 | 53 | 128 | PLACA | 48 | PLACA-48-28 | 2026-10-22 | NUEVO | 2026-10-22 | 48 | 11.6
24603 - FLORA PPTO C | 1002 | Plástico | Concreto | Vigas de cimentación, ejes 7-11 / A-L, T1 | 2026-04-18 | 2026-05-02 | 2026-05-04 | 14 | 31 | 30.7 | 99 | AUTOCOMPAC | 34 | AUTOCOMPAC-34-14 | 2026-10-22 | NUEVO | 2026-10-22 | 26.29 | -0.3
24603 - FLORA PPTO C | 1002 | Plástico | Concreto | Vigas de cimentación, ejes 7-11 / A-L, T1 | 2026-04-18 | 2026-04-25 | 2026-04-27 | 7 | 31 | 28.2 | 91 | AUTOCOMPAC | 34 | AUTOCOMPAC-34-7 | 2026-10-22 | NUEVO | 2026-10-22 | 22.44 | -2.8
24603 - FLORA PPTO C | 1002 | Ptico | Concreto | Vigas cimentación ejes 7 - 11 / A - L T1 | 2026-04-18 | 2026-05-16 | 2026-05-20 | 28 | 31 | 39.1 | 126.1 | AUTOCOMPAC | 34 | AUTOCOMPAC-34-28 | 2026-10-22 | NUEVO | 2026-10-22 | 34 | 8.1
24603 - FLORA PPTO C | 1002 | Ptico | Concreto | Vigas cimentación ejes 7 - 11 / A - L T1 | 2026-04-18 | 2026-05-16 | 2026-05-20 | 28 | 31 | 38.2 | 123.2 | AUTOCOMPAC | 34 | AUTOCOMPAC-34-28 | 2026-10-22 | NUEVO | 2026-10-22 | 34 | 7.2
24603 - FLORA PPTO C | 1002 | Ptico | Concreto | Vigas cimentación ejes 7 - 11 / A - L T1 | 2026-04-18 | 2026-05-16 | 2026-05-20 | 28 | 31 | 38.6 | 124.5 | AUTOCOMPAC | 34 | AUTOCOMPAC-34-28 | 2026-10-22 | NUEVO | 2026-10-22 | 34 | 7.6
24603 - FLORA PPTO C | 1003 | Plástico | Concreto | Vigas de cimentación, ejes 7-11 / A-L, T1 | 2026-04-18 | 2026-05-02 | 2026-05-04 | 14 | 31 | 30.8 | 99.4 | AUTOCOMPAC | 34 | AUTOCOMPAC-34-14 | 2026-10-22 | NUEVO | 2026-10-22 | 26.29 | -0.2
24603 - FLORA PPTO C | 1003 | Plástico | Concreto | Vigas de cimentación, ejes 7-11 / A-L, T1 | 2026-04-18 | 2026-04-25 | 2026-04-27 | 7 | 31 | 29.3 | 94.5 | AUTOCOMPAC | 34 | AUTOCOMPAC-34-7 | 2026-10-22 | NUEVO | 2026-10-22 | 22.44 | -1.7
24603 - FLORA PPTO C | 1003 | Ptico | Concreto | Vigas cimentación ejes 7 - 11 / A - L T1 | 2026-04-18 | 2026-05-16 | 2026-05-20 | 28 | 31 | 39.8 | 128.4 | AUTOCOMPAC | 34 | AUTOCOMPAC-34-28 | 2026-10-22 | NUEVO | 2026-10-22 | 34 | 8.8
24603 - FLORA PPTO C | 1003 | Ptico | Concreto | Vigas cimentación ejes 7 - 11 / A - L T1 | 2026-04-18 | 2026-05-16 | 2026-05-20 | 28 | 31 | 40.3 | 130 | AUTOCOMPAC | 34 | AUTOCOMPAC-34-28 | 2026-10-22 | NUEVO | 2026-10-22 | 34 | 9.3
24603 - FLORA PPTO C | 1003 | Ptico | Concreto | Vigas cimentación ejes 7 - 11 / A - L T1 | 2026-04-18 | 2026-05-16 | 2026-05-20 | 28 | 31 | 39.3 | 126.8 | AUTOCOMPAC | 34 | AUTOCOMPAC-34-28 | 2026-10-22 | NUEVO | 2026-10-22 | 34 | 8.3
24603 - FLORA PPTO C | 1004 | Autocompactado | Concreto | Muros T1, pozo ascensores, ejes | 2026-04-18 | 2026-05-02 | 2026-05-04 | 14 | 48 | 61.5 | 128.1 | MURO | 48 | MURO-48-14 | 2026-10-22 | NUEVO | 2026-10-22 | 37.12 | 13.5
24603 - FLORA PPTO C | 1004 | Autocompactado | Concreto | Muros T1, pozo ascensores, ejes | 2026-04-18 | 2026-04-25 | 2026-04-27 | 7 | 48 | 52.5 | 109.4 | MURO | 48 | MURO-48-7 | 2026-10-22 | NUEVO | 2026-10-22 | 31.68 | 4.5
24603 - FLORA PPTO C | 1004 | Autoco | Concreto | Muros T1 pozo ascensores ejes 9 - 7 / H - I | 2026-04-18 | 2026-05-16 | 2026-05-20 | 28 | 48.3 | 70.1 | 145.1 | MURO | 48 | MURO-48-28 | 2026-10-22 | NUEVO | 2026-10-22 | 48 | 21.8
24603 - FLORA PPTO C | 1004 | Autoco | Concreto | Muros T1 pozo ascensores ejes 9 - 7 / H - I | 2026-04-18 | 2026-05-16 | 2026-05-20 | 28 | 48.3 | 69.7 | 144.3 | MURO | 48 | MURO-48-28 | 2026-10-22 | NUEVO | 2026-10-22 | 48 | 21.4
24603 - FLORA PPTO C | 1004 | Autoco | Concreto | Muros T1 pozo ascensores ejes 9 - 7 / H - I | 2026-04-18 | 2026-05-16 | 2026-05-20 | 28 | 48.3 | 70.9 | 146.8 | MURO | 48 | MURO-48-28 | 2026-10-22 | NUEVO | 2026-10-22 | 48 | 22.6
24603 - FLORA PPTO C | 1005 | Autocompactado | Concreto | Muros T2, piso 2, ejes 7-9 / A-L | 2026-04-18 | 2026-05-02 | 2026-05-04 | 14 | 48 | 49 | 102.1 | MURO | 48 | MURO-48-14 | 2026-10-22 | NUEVO | 2026-10-22 | 37.12 | 1
24603 - FLORA PPTO C | 1005 | Autocompactado | Concreto | Muros T2, piso 2, ejes 7-9 / A-L | 2026-04-18 | 2026-04-25 | 2026-04-27 | 7 | 48 | 40.2 | 83.8 | MURO | 48 | MURO-48-7 | 2026-10-22 | NUEVO | 2026-10-22 | 31.68 | -7.8
24603 - FLORA PPTO C | 1005 | Autoco | Concreto | Muros T2 piso 2 ejes 7 - 9 / A - L | 2026-04-18 | 2026-05-16 | 2026-05-20 | 28 | 48.3 | 58.1 | 120.3 | MURO | 48 | MURO-48-28 | 2026-10-22 | NUEVO | 2026-10-22 | 48 | 9.8
24603 - FLORA PPTO C | 1005 | Autoco | Concreto | Muros T2 piso 2 ejes 7 - 9 / A - L | 2026-04-18 | 2026-05-16 | 2026-05-20 | 28 | 48.3 | 59.1 | 122.4 | MURO | 48 | MURO-48-28 | 2026-10-22 | NUEVO | 2026-10-22 | 48 | 10.8
24603 - FLORA PPTO C | 1005 | Autoco | Concreto | Muros T2 piso 2 ejes 7 - 9 / A - L | 2026-04-18 | 2026-05-16 | 2026-05-20 | 28 | 48.3 | 57.7 | 119.5 | MURO | 48 | MURO-48-28 | 2026-10-22 | NUEVO | 2026-10-22 | 48 | 9.4
24603 - FLORA PPTO C | 1006 | Industrializado | Concreto | Placa T2, piso 3, ejes 12-15 / A-L | 2026-04-20 | 2026-05-04 | 2026-05-06 | 14 | 42 | 45.8 | 109 | PLACA | 48 | PLACA-48-14 | 2026-10-22 | NUEVO | 2026-10-22 | 37.12 | 3.8
24603 - FLORA PPTO C | 1006 | Industrializado | Concreto | Placa T2, piso 3, ejes 12-15 / A-L | 2026-04-20 | 2026-04-27 | 2026-04-29 | 7 | 42 | 44.3 | 105.5 | PLACA | 48 | PLACA-48-7 | 2026-10-22 | NUEVO | 2026-10-22 | 31.68 | 2.3
24603 - FLORA PPTO C | 1006 | Indus | Concreto | Placa T2 piso 3 ejes 12, 15 / A - L | 2026-04-20 | 2026-05-18 | 2026-05-20 | 28 | 41.4 | 52.9 | 127.8 | PLACA | 48 | PLACA-48-28 | 2026-10-22 | NUEVO | 2026-10-22 | 48 | 11.5
24603 - FLORA PPTO C | 1006 | Indus | Concreto | Placa T2 piso 3 ejes 12, 15 / A - L | 2026-04-20 | 2026-05-18 | 2026-05-20 | 28 | 41.4 | 51.7 | 124.9 | PLACA | 48 | PLACA-48-28 | 2026-10-22 | NUEVO | 2026-10-22 | 48 | 10.3
24603 - FLORA PPTO C | 1006 | Indus | Concreto | Placa T2 piso 3 ejes 12, 15 / A - L | 2026-04-20 | 2026-05-18 | 2026-05-20 | 28 | 41.4 | 52.2 | 126.1 | PLACA | 48 | PLACA-48-28 | 2026-10-22 | NUEVO | 2026-10-22 | 48 | 10.8
24603 - FLORA PPTO C | 1007 | Autocompactado | Concreto | Muros T2, piso 2, ejes 4-7 / A-F | 2026-04-20 | 2026-05-04 | 2026-05-06 | 14 | 48 | 44.5 | 92.7 | MURO | 48 | MURO-48-14 | 2026-10-22 | NUEVO | 2026-10-22 | 37.12 | -3.5
24603 - FLORA PPTO C | 1007 | Autocompactado | Concreto | Muros T2, piso 2, ejes 4-7 / A-F | 2026-04-20 | 2026-04-27 | 2026-04-29 | 7 | 48 | 37.5 | 78.1 | MURO | 48 | MURO-48-7 | 2026-10-22 | NUEVO | 2026-10-22 | 31.68 | -10.5
24603 - FLORA PPTO C | 1007 | Autoco | Concreto | Muros T2 piso 2 ejes 4, 7 / A - F | 2026-04-20 | 2026-05-18 | 2026-05-20 | 28 | 48.3 | 49.6 | 102.7 | MURO | 48 | MURO-48-28 | 2026-10-22 | NUEVO | 2026-10-22 | 48 | 1.3
24603 - FLORA PPTO C | 1007 | Autoco | Concreto | Muros T2 piso 2 ejes 4, 7 / A - F | 2026-04-20 | 2026-05-18 | 2026-05-20 | 28 | 48.3 | 50.4 | 104.3 | MURO | 48 | MURO-48-28 | 2026-10-22 | NUEVO | 2026-10-22 | 48 | 2.1
24603 - FLORA PPTO C | 1007 | Autoco | Concreto | Muros T2 piso 2 ejes 4, 7 / A - F | 2026-04-20 | 2026-05-18 | 2026-05-20 | 28 | 48.3 | 49 | 101.4 | MURO | 48 | MURO-48-28 | 2026-10-22 | NUEVO | 2026-10-22 | 48 | 0.7
24603 - FLORA PPTO C | 1008 | Plástico | Concreto | Cimentación ejes 3-4 / E-K, sótano plataforma 1 | 2026-04-21 | 2026-05-05 | 2026-05-06 | 14 | 21 | 21 | 100 | AUTOCOMPAC | 21 | AUTOCOMPAC-21-14 | 2026-10-22 | NUEVO | 2026-10-22 |  | 0
24603 - FLORA PPTO C | 1008 | Plástico | Concreto | Cimentación ejes 3-4 / E-K, sótano plataforma 1 | 2026-04-21 | 2026-04-28 | 2026-04-29 | 7 | 21 | 15.7 | 74.8 | AUTOCOMPAC | 21 | AUTOCOMPAC-21-7 | 2026-10-22 | NUEVO | 2026-10-22 |  | -5.3
24603 - FLORA PPTO C | 1008 | Ptico | Concreto | Cimnetación ejes 3, 4 / E - K sótano plataforma 1 | 2026-04-21 | 2026-05-19 | 2026-05-20 | 28 | 20.7 | 26.6 | 128.5 | AUTOCOMPAC | 21 | AUTOCOMPAC-21-28 | 2026-10-22 | NUEVO | 2026-10-22 |  | 5.9
24603 - FLORA PPTO C | 1008 | Ptico | Concreto | Cimnetación ejes 3, 4 / E - K sótano plataforma 1 | 2026-04-21 | 2026-05-19 | 2026-05-20 | 28 | 20.7 | 25.7 | 124.2 | AUTOCOMPAC | 21 | AUTOCOMPAC-21-28 | 2026-10-22 | NUEVO | 2026-10-22 |  | 5
24603 - FLORA PPTO C | 1008 | Ptico | Concreto | Cimnetación ejes 3, 4 / E - K sótano plataforma 1 | 2026-04-21 | 2026-05-19 | 2026-05-20 | 28 | 20.7 | 25.6 | 123.7 | AUTOCOMPAC | 21 | AUTOCOMPAC-21-28 | 2026-10-22 | NUEVO | 2026-10-22 |  | 4.9
24603 - FLORA PPTO C | 1009 | Autocompactado | Concreto | Muros T2, piso 2, ejes 4-7 / A-L | 2026-04-21 | 2026-05-05 | 2026-05-06 | 14 | 48 | 49 | 102.1 | MURO | 48 | MURO-48-14 | 2026-10-22 | NUEVO | 2026-10-22 | 37.12 | 1
24603 - FLORA PPTO C | 1009 | Autocompactado | Concreto | Muros T2, piso 2, ejes 4-7 / A-L | 2026-04-21 | 2026-04-28 | 2026-04-29 | 7 | 48 | 42.7 | 89 | MURO | 48 | MURO-48-7 | 2026-10-22 | NUEVO | 2026-10-22 | 31.68 | -5.3
24603 - FLORA PPTO C | 1009 | Autoco | Concreto | Muros T2 piso 2 ejes 4 - 7 / A - L | 2026-04-21 | 2026-05-19 | 2026-05-20 | 28 | 48.3 | 61.6 | 127.5 | MURO | 48 | MURO-48-28 | 2026-10-22 | NUEVO | 2026-10-22 | 48 | 13.3
24603 - FLORA PPTO C | 1009 | Autoco | Concreto | Muros T2 piso 2 ejes 4 - 7 / A - L | 2026-04-21 | 2026-05-19 | 2026-05-20 | 28 | 48.3 | 62.6 | 129.6 | MURO | 48 | MURO-48-28 | 2026-10-22 | NUEVO | 2026-10-22 | 48 | 14.3
24603 - FLORA PPTO C | 1009 | Autoco | Concreto | Muros T2 piso 2 ejes 4 - 7 / A - L | 2026-04-21 | 2026-05-19 | 2026-05-20 | 28 | 48.3 | 60.9 | 126.1 | MURO | 48 | MURO-48-28 | 2026-10-22 | NUEVO | 2026-10-22 | 48 | 12.6
24603 - FLORA PPTO C | 1010 | Industrializado | Concreto | Placa T2, piso 2, ejes 9-12 / A-L | 2026-04-22 | 2026-05-06 | 2026-05-07 | 14 | 42 | 48.2 | 114.8 | PLACA | 48 | PLACA-48-14 | 2026-10-22 | NUEVO | 2026-10-22 | 37.12 | 6.2
24603 - FLORA PPTO C | 1010 | Industrializado | Concreto | Placa T2, piso 2, ejes 9-12 / A-L | 2026-04-22 | 2026-04-29 | 2026-05-04 | 7 | 42 | 41.2 | 98.1 | PLACA | 48 | PLACA-48-7 | 2026-10-22 | NUEVO | 2026-10-22 | 31.68 | -0.8
24603 - FLORA PPTO C | 1010 | Indus | Concreto | Placa T2 piso 2 ejes 9, 12 / A - L | 2026-04-22 | 2026-05-20 | 2026-05-20 | 28 | 41.4 | 57.5 | 138.9 | PLACA | 48 | PLACA-48-28 | 2026-10-22 | NUEVO | 2026-10-22 | 48 | 16.1
24603 - FLORA PPTO C | 1010 | Indus | Concreto | Placa T2 piso 2 ejes 9, 12 / A - L | 2026-04-22 | 2026-05-20 | 2026-05-20 | 28 | 41.4 | 57.4 | 138.6 | PLACA | 48 | PLACA-48-28 | 2026-10-22 | NUEVO | 2026-10-22 | 48 | 16
24603 - FLORA PPTO C | 1010 | Indus | Concreto | Placa T2 piso 2 ejes 9, 12 / A - L | 2026-04-22 | 2026-05-20 | 2026-05-20 | 28 | 41.4 | 58.3 | 140.8 | PLACA | 48 | PLACA-48-28 | 2026-10-22 | NUEVO | 2026-10-22 | 48 | 16.9
24603 - FLORA PPTO C | 1011 | Plástico | Concreto | Cimentación T1, placa ejes 1-4 / A-L | 2026-04-22 | 2026-05-06 | 2026-05-07 | 14 | 31 | 38.1 | 122.9 | PLACA | 34 | PLACA-34-14 | 2026-10-22 | NUEVO | 2026-10-22 | 26.29 | 7.1
24603 - FLORA PPTO C | 1011 | Plástico | Concreto | Cimentación T1, placa ejes 1-4 / A-L | 2026-04-22 | 2026-04-29 | 2026-05-04 | 7 | 31 | 27.1 | 87.4 | PLACA | 34 | PLACA-34-7 | 2026-10-22 | NUEVO | 2026-10-22 | 22.44 | -3.9
24603 - FLORA PPTO C | 1011 | Ptico | Concreto | Cimentación placa T1 ejes 1, 4 / A - L | 2026-04-22 | 2026-05-20 | 2026-05-20 | 28 | 31 | 42.1 | 135.8 | PLACA | 34 | PLACA-34-28 | 2026-10-22 | NUEVO | 2026-10-22 | 34 | 11.1
24603 - FLORA PPTO C | 1011 | Ptico | Concreto | Cimentación placa T1 ejes 1, 4 / A - L | 2026-04-22 | 2026-05-20 | 2026-05-20 | 28 | 31 | 42.8 | 138.1 | PLACA | 34 | PLACA-34-28 | 2026-10-22 | NUEVO | 2026-10-22 | 34 | 11.8
24603 - FLORA PPTO C | 1011 | Ptico | Concreto | Cimentación placa T1 ejes 1, 4 / A - L | 2026-04-22 | 2026-05-20 | 2026-05-20 | 28 | 31 | 41.6 | 134.2 | PLACA | 34 | PLACA-34-28 | 2026-10-22 | NUEVO | 2026-10-22 | 34 | 10.6
24603 - FLORA PPTO C | 1012 | Autocompactado | Concreto | Muros T2, piso 2 | 2026-04-23 | 2026-05-07 | 2026-05-08 | 14 | 48 | 48.5 | 101 | MURO | 48 | MURO-48-14 | 2026-10-22 | NUEVO | 2026-10-22 | 37.12 | 0.5
24603 - FLORA PPTO C | 1012 | Autocompactado | Concreto | Muros T2, piso 2 | 2026-04-23 | 2026-04-30 | 2026-05-04 | 7 | 48 | 42.9 | 89.4 | MURO | 48 | MURO-48-7 | 2026-10-22 | NUEVO | 2026-10-22 | 31.68 | -5.1
24603 - FLORA PPTO C | 1012 | Autoco | Concreto | Muros T2 piso 2 ejes 1, 5 / G - L | 2026-04-23 | 2026-05-21 | 2026-05-22 | 28 | 48.3 | 59.6 | 123.4 | MURO | 48 | MURO-48-28 | 2026-10-22 | NUEVO | 2026-10-22 | 48 | 11.3
24603 - FLORA PPTO C | 1012 | Autoco | Concreto | Muros T2 piso 2 ejes 1, 5 / G - L | 2026-04-23 | 2026-05-21 | 2026-05-22 | 28 | 48.3 | 58.1 | 120.3 | MURO | 48 | MURO-48-28 | 2026-10-22 | NUEVO | 2026-10-22 | 48 | 9.8
24603 - FLORA PPTO C | 1012 | Autoco | Concreto | Muros T2 piso 2 ejes 1, 5 / G - L | 2026-04-23 | 2026-05-21 | 2026-05-22 | 28 | 48.3 | 58.9 | 121.9 | MURO | 48 | MURO-48-28 | 2026-10-22 | NUEVO | 2026-10-22 | 48 | 10.6
24603 - FLORA PPTO C | 1013 | No especificado | Concreto | Cimentación T1 ejes 11 - 15 / A - 2 | 2026-04-24 | 2026-05-22 | 2026-05-29 | 28 | 31 | 36.6 | 118.1 | AUTOCOMPAC | 34 | AUTOCOMPAC-34-28 | 2026-10-22 | NUEVO | 2026-10-22 | 34 | 5.6
24603 - FLORA PPTO C | 1013 | No especificado | Concreto | Cimentación T1 ejes 11 - 15 / A - 2 | 2026-04-24 | 2026-05-22 | 2026-05-29 | 28 | 31 | 35.6 | 114.8 | AUTOCOMPAC | 34 | AUTOCOMPAC-34-28 | 2026-10-22 | NUEVO | 2026-10-22 | 34 | 4.6
24603 - FLORA PPTO C | 1013 | No especificado | Concreto | Cimentación T1 ejes 11 - 15 / A - 2 | 2026-04-24 | 2026-05-22 | 2026-05-29 | 28 | 31 | 36.1 | 116.5 | AUTOCOMPAC | 34 | AUTOCOMPAC-34-28 | 2026-10-22 | NUEVO | 2026-10-22 | 34 | 5.1
24603 - FLORA PPTO C | 1013 | Plástico | Concreto | Cimentación T1, ejes 11-15 / A-L | 2026-04-24 | 2026-05-08 | 2026-05-13 | 14 | 31 | 33.7 | 108.7 | AUTOCOMPAC | 34 | AUTOCOMPAC-34-14 | 2026-10-22 | NUEVO | 2026-10-22 | 26.29 | 2.7
24603 - FLORA PPTO C | 1013 | Plástico | Concreto | Cimentación T1, ejes 11-15 / A-L | 2026-04-24 | 2026-05-01 | 2026-05-04 | 7 | 31 | 29.1 | 93.9 | AUTOCOMPAC | 34 | AUTOCOMPAC-34-7 | 2026-10-22 | NUEVO | 2026-10-22 | 22.44 | -1.9
24603 - FLORA PPTO C | 1014 | No especificado | Concreto | Cimentación T1 ejes 11 - 15 / A - 2 | 2026-04-24 | 2026-05-22 | 2026-05-29 | 28 | 31.5 | 38.7 | 122.9 | AUTOCOMPAC | 34 | AUTOCOMPAC-34-28 | 2026-10-22 | NUEVO | 2026-10-22 | 34 | 7.2
24603 - FLORA PPTO C | 1014 | No especificado | Concreto | Cimentación T1 ejes 11 - 15 / A - 2 | 2026-04-24 | 2026-05-22 | 2026-05-29 | 28 | 31.5 | 38 | 120.6 | AUTOCOMPAC | 34 | AUTOCOMPAC-34-28 | 2026-10-22 | NUEVO | 2026-10-22 | 34 | 6.5
24603 - FLORA PPTO C | 1014 | No especificado | Concreto | Cimentación T1 ejes 11 - 15 / A - 2 | 2026-04-24 | 2026-05-22 | 2026-05-29 | 28 | 31.5 | 39.3 | 124.8 | AUTOCOMPAC | 34 | AUTOCOMPAC-34-28 | 2026-10-22 | NUEVO | 2026-10-22 | 34 | 7.8
24603 - FLORA PPTO C | 1014 | Plástico | Concreto | Cimentación T1, ejes 11-15 / A-L | 2026-04-24 | 2026-05-08 | 2026-05-13 | 14 | 31 | 34.6 | 111.6 | AUTOCOMPAC | 34 | AUTOCOMPAC-34-14 | 2026-10-22 | NUEVO | 2026-10-22 | 26.29 | 3.6
24603 - FLORA PPTO C | 1014 | Plástico | Concreto | Cimentación T1, ejes 11-15 / A-L | 2026-04-24 | 2026-05-01 | 2026-05-04 | 7 | 31 | 29 | 93.5 | AUTOCOMPAC | 34 | AUTOCOMPAC-34-7 | 2026-10-22 | NUEVO | 2026-10-22 | 22.44 | -2
24603 - FLORA PPTO C | 1015 | No especificado | Concreto | Placa T2, piso 3, ejes 7 ,9 , /A - pasillo ejes 9 - 12 / F - G , piso 3, T2 | 2026-04-24 | 2026-05-22 | 2026-05-29 | 28 | 41.4 | 46 | 111.1 | PLACA | 48 | PLACA-48-28 | 2026-10-22 | NUEVO | 2026-10-22 | 48 | 4.6
24603 - FLORA PPTO C | 1015 | No especificado | Concreto | Placa T2, piso 3, ejes 7 ,9 , /A - pasillo ejes 9 - 12 / F - G , piso 3, T2 | 2026-04-24 | 2026-05-22 | 2026-05-29 | 28 | 41.4 | 46.7 | 112.8 | PLACA | 48 | PLACA-48-28 | 2026-10-22 | NUEVO | 2026-10-22 | 48 | 5.3
24603 - FLORA PPTO C | 1015 | No especificado | Concreto | Placa T2, piso 3, ejes 7 ,9 , /A - pasillo ejes 9 - 12 / F - G , piso 3, T2 | 2026-04-24 | 2026-05-22 | 2026-05-29 | 28 | 41.4 | 45.5 | 109.9 | PLACA | 48 | PLACA-48-28 | 2026-10-22 | NUEVO | 2026-10-22 | 48 | 4.1
24603 - FLORA PPTO C | 1015 | Industrializado | Concreto | Placa ejes 7-9 / A-L, piso 3, T2, pasillo ejes 9-12 / F-G, piso 3, T2 | 2026-04-24 | 2026-05-08 | 2026-05-13 | 14 | 42 | 44 | 104.8 | PLACA | 48 | PLACA-48-14 | 2026-10-22 | NUEVO | 2026-10-22 | 37.12 | 2
24603 - FLORA PPTO C | 1015 | Industrializado | Concreto | Placa ejes 7-9 / A-L, piso 3, T2, pasillo ejes 9-12 / F-G, piso 3, T2 | 2026-04-24 | 2026-05-01 | 2026-05-04 | 7 | 42 | 35.9 | 85.5 | PLACA | 48 | PLACA-48-7 | 2026-10-22 | NUEVO | 2026-10-22 | 31.68 | -6.1
24603 - FLORA PPTO C | 1016 | No especificado | Concreto | Columnas sotano ejes 7 / H - F plataforma 1 | 2026-04-25 | 2026-05-23 | 2026-05-29 | 28 | 20.7 | 28.4 | 137.2 | MURO | 21 | MURO-21-28 | 2026-10-22 | NUEVO | 2026-10-22 | 21 | 7.7
24603 - FLORA PPTO C | 1016 | No especificado | Concreto | Columnas sotano ejes 7 / H - F plataforma 1 | 2026-04-25 | 2026-05-23 | 2026-05-29 | 28 | 20.7 | 27.7 | 133.8 | MURO | 21 | MURO-21-28 | 2026-10-22 | NUEVO | 2026-10-22 | 21 | 7
24603 - FLORA PPTO C | 1016 | No especificado | Concreto | Columnas sotano ejes 7 / H - F plataforma 1 | 2026-04-25 | 2026-05-23 | 2026-05-29 | 28 | 20.7 | 27.7 | 133.8 | MURO | 21 | MURO-21-28 | 2026-10-22 | NUEVO | 2026-10-22 | 21 | 7
24603 - FLORA PPTO C | 1016 | Autocompactado | Concreto | Columnas sótano ejes 7 / H-F, plataforma 1 | 2026-04-25 | 2026-05-09 | 2026-05-13 | 14 | 21 | 21.8 | 103.8 | MURO | 21 | MURO-21-14 | 2026-10-22 | NUEVO | 2026-10-22 | 16.24 | 0.8
24603 - FLORA PPTO C | 1016 | Autocompactado | Concreto | Columnas sótano ejes 7 / H-F, plataforma 1 | 2026-04-25 | 2026-05-02 | 2026-05-04 | 7 | 21 | 16.5 | 78.6 | MURO | 21 | MURO-21-7 | 2026-10-22 | NUEVO | 2026-10-22 | 13.86 | -4.5
24603 - FLORA PPTO C | 1017 | No especificado | Concreto | Muros T2 , piso 2, ejes 1 - 4 / A - F | 2026-04-26 | 2026-05-24 | 2026-05-29 | 28 | 48.3 | 56.4 | 116.8 | MURO | 48 | MURO-48-28 | 2026-10-22 | NUEVO | 2026-10-22 | 48 | 8.1
24603 - FLORA PPTO C | 1017 | No especificado | Concreto | Muros T2 , piso 2, ejes 1 - 4 / A - F | 2026-04-26 | 2026-05-24 | 2026-05-29 | 28 | 48.3 | 57.3 | 118.6 | MURO | 48 | MURO-48-28 | 2026-10-22 | NUEVO | 2026-10-22 | 48 | 9
24603 - FLORA PPTO C | 1017 | No especificado | Concreto | Muros T2 , piso 2, ejes 1 - 4 / A - F | 2026-04-26 | 2026-05-24 | 2026-05-29 | 28 | 48.3 | 55.2 | 114.3 | MURO | 48 | MURO-48-28 | 2026-10-22 | NUEVO | 2026-10-22 | 48 | 6.9
24603 - FLORA PPTO C | 1017 | Autocompactado | Concreto | Muros T2, piso 2, ejes 1-4 / A-F | 2026-04-27 | 2026-05-11 | 2026-05-13 | 14 | 48 | 39.5 | 82.3 | MURO | 48 | MURO-48-14 | 2026-10-22 | NUEVO | 2026-10-22 | 37.12 | -8.5
24603 - FLORA PPTO C | 1017 | Autocompactado | Concreto | Muros T2, piso 2, ejes 1-4 / A-F | 2026-04-27 | 2026-05-04 | 2026-05-06 | 7 | 48 | 37.2 | 77.5 | MURO | 48 | MURO-48-7 | 2026-10-22 | NUEVO | 2026-10-22 | 31.68 | -10.8
24603 - FLORA PPTO C | 1018 | Ptico | Concreto | Placa T1, piso 1, ejes 4, 8 / A - L | 2026-04-26 | 2026-05-24 | 2026-05-25 | 28 | 31 | 38.4 | 123.9 | PLACA | 34 | PLACA-34-28 | 2026-10-22 | NUEVO | 2026-10-22 | 34 | 7.4
24603 - FLORA PPTO C | 1018 | Ptico | Concreto | Placa T1, piso 1, ejes 4, 8 / A - L | 2026-04-26 | 2026-05-24 | 2026-05-25 | 28 | 31 | 39.3 | 126.8 | PLACA | 34 | PLACA-34-28 | 2026-10-22 | NUEVO | 2026-10-22 | 34 | 8.3
24603 - FLORA PPTO C | 1018 | Ptico | Concreto | Placa T1, piso 1, ejes 4, 8 / A - L | 2026-04-26 | 2026-05-24 | 2026-05-25 | 28 | 31 | 37.8 | 121.9 | PLACA | 34 | PLACA-34-28 | 2026-10-22 | NUEVO | 2026-10-22 | 34 | 6.8
24603 - FLORA PPTO C | 1018 | Plástico | Concreto | Placa T1, piso 1, ejes 4-8 / A-L | 2026-04-27 | 2026-05-11 | 2026-05-13 | 14 | 31 | 31.5 | 101.6 | PLACA | 34 | PLACA-34-14 | 2026-10-22 | NUEVO | 2026-10-22 | 26.29 | 0.5
24603 - FLORA PPTO C | 1018 | Plástico | Concreto | Placa T1, piso 1, ejes 4-8 / A-L | 2026-04-27 | 2026-05-04 | 2026-05-06 | 7 | 31 | 29.5 | 95.2 | PLACA | 34 | PLACA-34-7 | 2026-10-22 | NUEVO | 2026-10-22 | 22.44 | -1.5
24603 - FLORA PPTO C | 1019 | Indus | Concreto | Placa T2, piso 3, ejes 4, 5 / F - G y 5 - 7 / A - L | 2026-04-26 | 2026-05-24 | 2026-05-25 | 28 | 41.4 | 58.2 | 140.6 | PLACA | 48 | PLACA-48-28 | 2026-10-22 | NUEVO | 2026-10-22 | 48 | 16.8
24603 - FLORA PPTO C | 1019 | Indus | Concreto | Placa T2, piso 3, ejes 4, 5 / F - G y 5 - 7 / A - L | 2026-04-26 | 2026-05-24 | 2026-05-25 | 28 | 41.4 | 57.1 | 137.9 | PLACA | 48 | PLACA-48-28 | 2026-10-22 | NUEVO | 2026-10-22 | 48 | 15.7
24603 - FLORA PPTO C | 1019 | Indus | Concreto | Placa T2, piso 3, ejes 4, 5 / F - G y 5 - 7 / A - L | 2026-04-26 | 2026-05-24 | 2026-05-25 | 28 | 41.4 | 57.7 | 139.4 | PLACA | 48 | PLACA-48-28 | 2026-10-22 | NUEVO | 2026-10-22 | 48 | 16.3
24603 - FLORA PPTO C | 1019 | Industrializado | Concreto | Placa T2, piso 3, ejes 4-5 / F-G y 5-7 / A-L | 2026-04-27 | 2026-05-11 | 2026-05-13 | 14 | 42 | 49.3 | 117.4 | PLACA | 48 | PLACA-48-14 | 2026-10-22 | NUEVO | 2026-10-22 | 37.12 | 7.3
24603 - FLORA PPTO C | 1019 | Industrializado | Concreto | Placa T2, piso 3, ejes 4-5 / F-G y 5-7 / A-L | 2026-04-27 | 2026-05-04 | 2026-05-06 | 7 | 42 | 45.9 | 109.3 | PLACA | 48 | PLACA-48-7 | 2026-10-22 | NUEVO | 2026-10-22 | 31.68 | 3.9
24603 - FLORA PPTO C | 1020 | Plástico | Concreto | Cimentación ejes 1-3 / E-I, sótano plataforma 1 | 2026-04-28 | 2026-05-12 | 2026-05-13 | 14 | 21 | 21.5 | 102.4 | AUTOCOMPAC | 21 | AUTOCOMPAC-21-14 | 2026-10-22 | NUEVO | 2026-10-22 |  | 0.5
24603 - FLORA PPTO C | 1020 | Plástico | Concreto | Cimentación ejes 1-3 / E-I, sótano plataforma 1 | 2026-04-28 | 2026-05-05 | 2026-05-06 | 7 | 21 | 16.8 | 80 | AUTOCOMPAC | 21 | AUTOCOMPAC-21-7 | 2026-10-22 | NUEVO | 2026-10-22 |  | -4.2
24603 - FLORA PPTO C | 1020 | Ptico | Concreto | Cimentación ejes 1 - 3 / E - I sótamo plataforma 1 | 2026-04-28 | 2026-05-26 | 2026-05-26 | 28 | 20.7 | 26 | 125.6 | AUTOCOMPAC | 21 | AUTOCOMPAC-21-28 | 2026-10-22 | NUEVO | 2026-10-22 |  | 5.3
24603 - FLORA PPTO C | 1020 | Ptico | Concreto | Cimentación ejes 1 - 3 / E - I sótamo plataforma 1 | 2026-04-28 | 2026-05-26 | 2026-05-26 | 28 | 20.7 | 26.8 | 129.5 | AUTOCOMPAC | 21 | AUTOCOMPAC-21-28 | 2026-10-22 | NUEVO | 2026-10-22 |  | 6.1
24603 - FLORA PPTO C | 1020 | Ptico | Concreto | Cimentación ejes 1 - 3 / E - I sótamo plataforma 1 | 2026-04-28 | 2026-05-26 | 2026-05-26 | 28 | 20.7 | 26.6 | 128.5 | AUTOCOMPAC | 21 | AUTOCOMPAC-21-28 | 2026-10-22 | NUEVO | 2026-10-22 |  | 5.9
24603 - FLORA PPTO C | 1021 | Plástico | Concreto | Viga cabezal ejes 1-4 / K, semisótano plataforma 1 | 2026-04-28 | 2026-05-12 | 2026-05-13 | 14 | 21 | 21.3 | 101.4 | AUTOCOMPAC | 21 | AUTOCOMPAC-21-14 | 2026-10-22 | NUEVO | 2026-10-22 |  | 0.3
24603 - FLORA PPTO C | 1021 | Plástico | Concreto | Viga cabezal ejes 1-4 / K, semisótano plataforma 1 | 2026-04-28 | 2026-05-05 | 2026-05-06 | 7 | 21 | 17.6 | 83.8 | AUTOCOMPAC | 21 | AUTOCOMPAC-21-7 | 2026-10-22 | NUEVO | 2026-10-22 |  | -3.4
24603 - FLORA PPTO C | 1021 | Ptico | Concreto | Viga cabezal ejes 1 - 4 / K semisótano plataforma 1 | 2026-04-28 | 2026-05-26 | 2026-05-26 | 28 | 20.7 | 27.5 | 132.9 | AUTOCOMPAC | 21 | AUTOCOMPAC-21-28 | 2026-10-22 | NUEVO | 2026-10-22 |  | 6.8
24603 - FLORA PPTO C | 1021 | Ptico | Concreto | Viga cabezal ejes 1 - 4 / K semisótano plataforma 1 | 2026-04-28 | 2026-05-26 | 2026-05-26 | 28 | 20.7 | 26.3 | 127.1 | AUTOCOMPAC | 21 | AUTOCOMPAC-21-28 | 2026-10-22 | NUEVO | 2026-10-22 |  | 5.6
24603 - FLORA PPTO C | 1021 | Ptico | Concreto | Viga cabezal ejes 1 - 4 / K semisótano plataforma 1 | 2026-04-28 | 2026-05-26 | 2026-05-26 | 28 | 20.7 | 27.2 | 131.4 | AUTOCOMPAC | 21 | AUTOCOMPAC-21-28 | 2026-10-22 | NUEVO | 2026-10-22 |  | 6.5
24603 - FLORA PPTO C | 1022 | Plástico | Concreto | Cimentación ejes 1-3 / E-I, sótano plataforma 1 | 2026-04-28 | 2026-05-12 | 2026-05-13 | 14 | 21 | 21.6 | 102.9 | AUTOCOMPAC | 21 | AUTOCOMPAC-21-14 | 2026-10-22 | NUEVO | 2026-10-22 |  | 0.6
24603 - FLORA PPTO C | 1022 | Plástico | Concreto | Cimentación ejes 1-3 / E-I, sótano plataforma 1 | 2026-04-28 | 2026-05-05 | 2026-05-06 | 7 | 21 | 17 | 81 | AUTOCOMPAC | 21 | AUTOCOMPAC-21-7 | 2026-10-22 | NUEVO | 2026-10-22 |  | -4
24603 - FLORA PPTO C | 1022 | Ptico | Concreto | Cimentación ejes 1 - 3 / E - I sótano plataforma 1 | 2026-04-28 | 2026-05-26 | 2026-05-26 | 28 | 20.7 | 25.6 | 123.7 | AUTOCOMPAC | 21 | AUTOCOMPAC-21-28 | 2026-10-22 | NUEVO | 2026-10-22 |  | 4.9
24603 - FLORA PPTO C | 1022 | Ptico | Concreto | Cimentación ejes 1 - 3 / E - I sótano plataforma 1 | 2026-04-28 | 2026-05-26 | 2026-05-26 | 28 | 20.7 | 26.4 | 127.5 | AUTOCOMPAC | 21 | AUTOCOMPAC-21-28 | 2026-10-22 | NUEVO | 2026-10-22 |  | 5.7
24603 - FLORA PPTO C | 1022 | Ptico | Concreto | Cimentación ejes 1 - 3 / E - I sótano plataforma 1 | 2026-04-28 | 2026-05-26 | 2026-05-26 | 28 | 20.7 | 26.1 | 126.1 | AUTOCOMPAC | 21 | AUTOCOMPAC-21-28 | 2026-10-22 | NUEVO | 2026-10-22 |  | 5.4
24603 - FLORA PPTO C | 1023 | Autocompactado | Concreto | Muros T2, piso 3, ejes 13-15 / A-L | 2026-04-28 | 2026-05-12 | 2026-05-13 | 14 | 48 | 48.8 | 101.7 | MURO | 48 | MURO-48-14 | 2026-10-22 | NUEVO | 2026-10-22 | 37.12 | 0.8
24603 - FLORA PPTO C | 1023 | Autocompactado | Concreto | Muros T2, piso 3, ejes 13-15 / A-L | 2026-04-28 | 2026-05-05 | 2026-05-06 | 7 | 48 | 44.5 | 92.7 | MURO | 48 | MURO-48-7 | 2026-10-22 | NUEVO | 2026-10-22 | 31.68 | -3.5
24603 - FLORA PPTO C | 1023 | Autoco | Concreto | Muros T2 piso 3 ejes 13, 15 / A - L | 2026-04-28 | 2026-05-26 | 2026-05-26 | 28 | 48.3 | 55.1 | 114.1 | MURO | 48 | MURO-48-28 | 2026-10-22 | NUEVO | 2026-10-22 | 48 | 6.8
24603 - FLORA PPTO C | 1023 | Autoco | Concreto | Muros T2 piso 3 ejes 13, 15 / A - L | 2026-04-28 | 2026-05-26 | 2026-05-26 | 28 | 48.3 | 53.4 | 110.6 | MURO | 48 | MURO-48-28 | 2026-10-22 | NUEVO | 2026-10-22 | 48 | 5.1
24603 - FLORA PPTO C | 1023 | Autoco | Concreto | Muros T2 piso 3 ejes 13, 15 / A - L | 2026-04-28 | 2026-05-26 | 2026-05-26 | 28 | 48.3 | 54.6 | 113 | MURO | 48 | MURO-48-28 | 2026-10-22 | NUEVO | 2026-10-22 | 48 | 6.3
24603 - FLORA PPTO C | 1024 | Industrializado | Concreto | Muros T2, piso 3, ejes 9-12 / F-L y 11-12 / A-F | 2026-05-02 | 2026-05-16 | 2026-05-21 | 14 | 48 | 36.3 | 75.6 | MURO | 48 | MURO-48-14 | 2026-10-22 | NUEVO | 2026-10-22 | 37.12 | -11.7
24603 - FLORA PPTO C | 1024 | Industrializado | Concreto | Muros T2, piso 3, ejes 9-12 / F-L y 11-12 / A-F | 2026-05-02 | 2026-05-09 | 2026-05-13 | 7 | 48 | 30.5 | 63.5 | MURO | 48 | MURO-48-7 | 2026-10-22 | NUEVO | 2026-10-22 | 31.68 | -17.5
24603 - FLORA PPTO C | 1024 | AUTOCO | Concreto | Muros T2, Piso 3, 9 y 12, / F – L, y 11 – 12 / A – F | 2026-05-02 | 2026-05-30 | 2026-06-02 | 28 | 48.3 | 49.9 | 103.3 | MURO | 48 | MURO-48-28 | 2026-10-22 | NUEVO | 2026-10-22 | 48 | 1.6
24603 - FLORA PPTO C | 1024 | AUTOCO | Concreto | Muros T2, Piso 3, 9 y 12, / F – L, y 11 – 12 / A – F | 2026-05-02 | 2026-05-30 | 2026-06-02 | 28 | 48.3 | 52 | 107.7 | MURO | 48 | MURO-48-28 | 2026-10-22 | NUEVO | 2026-10-22 | 48 | 3.7
24603 - FLORA PPTO C | 1024 | AUTOCO | Concreto | Muros T2, Piso 3, 9 y 12, / F – L, y 11 – 12 / A – F | 2026-05-02 | 2026-05-30 | 2026-06-02 | 28 | 48.3 | 50.8 | 105.2 | MURO | 48 | MURO-48-28 | 2026-10-22 | NUEVO | 2026-10-22 | 48 | 2.5
24603 - FLORA PPTO C | 1025 | Industrializado | Concreto | Placa T2, piso 3, ejes 1-4 / A-L | 2026-05-02 | 2026-05-16 | 2026-05-21 | 14 | 42 | 38.6 | 91.9 | PLACA | 48 | PLACA-48-14 | 2026-10-22 | NUEVO | 2026-10-22 | 37.12 | -3.4
24603 - FLORA PPTO C | 1025 | Industrializado | Concreto | Placa T2, piso 3, ejes 1-4 / A-L | 2026-05-02 | 2026-05-09 | 2026-05-13 | 7 | 42 | 33.8 | 80.5 | PLACA | 48 | PLACA-48-7 | 2026-10-22 | NUEVO | 2026-10-22 | 31.68 | -8.2
24603 - FLORA PPTO C | 1025 | INDUS | Concreto | Placa T2, Piso 3, Ejes 1, 4 / A – L | 2026-05-02 | 2026-05-30 | 2026-06-02 | 28 | 41.4 | 51.4 | 124.2 | PLACA | 48 | PLACA-48-28 | 2026-10-22 | NUEVO | 2026-10-22 | 48 | 10
24603 - FLORA PPTO C | 1025 | INDUS | Concreto | Placa T2, Piso 3, Ejes 1, 4 / A – L | 2026-05-02 | 2026-05-30 | 2026-06-02 | 28 | 41.4 | 50.1 | 121 | PLACA | 48 | PLACA-48-28 | 2026-10-22 | NUEVO | 2026-10-22 | 48 | 8.7
24603 - FLORA PPTO C | 1025 | INDUS | Concreto | Placa T2, Piso 3, Ejes 1, 4 / A – L | 2026-05-02 | 2026-05-30 | 2026-06-02 | 28 | 41.4 | 50.9 | 122.9 | PLACA | 48 | PLACA-48-28 | 2026-10-22 | NUEVO | 2026-10-22 | 48 | 9.5
24603 - FLORA PPTO C | 1026 | C. Fluido | Concreto | Columnas ejes 2-3 / E-F, sótano plataforma 1 | 2026-05-04 | 2026-05-18 | 2026-05-20 | 14 | 21 | 24.5 | 116.7 | MURO | 21 | MURO-21-14 | 2026-10-22 | NUEVO | 2026-10-22 | 16.24 | 3.5
24603 - FLORA PPTO C | 1026 | C. Fluido | Concreto | Columnas ejes 2-3 / E-F, sótano plataforma 1 | 2026-05-04 | 2026-05-11 | 2026-05-13 | 7 | 21 | 16.4 | 78.1 | MURO | 21 | MURO-21-7 | 2026-10-22 | NUEVO | 2026-10-22 | 13.86 | -4.6
24603 - FLORA PPTO C | 1026 | C.FLUIDO | Concreto | Columnas Ejes 2, 3 / E, F Sótano Plataforma 1 | 2026-05-04 | 2026-06-01 | 2026-06-02 | 28 | 20.7 | 27 | 130.4 | MURO | 21 | MURO-21-28 | 2026-10-22 | NUEVO | 2026-10-22 | 21 | 6.3
24603 - FLORA PPTO C | 1026 | C.FLUIDO | Concreto | Columnas Ejes 2, 3 / E, F Sótano Plataforma 1 | 2026-05-04 | 2026-06-01 | 2026-06-02 | 28 | 20.7 | 26.2 | 126.6 | MURO | 21 | MURO-21-28 | 2026-10-22 | NUEVO | 2026-10-22 | 21 | 5.5
24603 - FLORA PPTO C | 1026 | C.FLUIDO | Concreto | Columnas Ejes 2, 3 / E, F Sótano Plataforma 1 | 2026-05-04 | 2026-06-01 | 2026-06-02 | 28 | 20.7 | 26.5 | 128 | MURO | 21 | MURO-21-28 | 2026-10-22 | NUEVO | 2026-10-22 | 21 | 5.8
24603 - FLORA PPTO C | 1027 | Plástico | Concreto | Viga cabezal, ejes 1 / I - K semisótano plataforma 1 | 2026-05-04 | 2026-05-18 | 2026-05-20 | 14 | 21 | 21.3 | 101.4 | AUTOCOMPAC | 21 | AUTOCOMPAC-21-14 | 2026-10-22 | NUEVO | 2026-10-22 |  | 0.3
24603 - FLORA PPTO C | 1027 | Plástico | Concreto | Viga cabezal, ejes 1 / I - K semisótano plataforma 1 | 2026-05-04 | 2026-05-11 | 2026-05-13 | 7 | 21 | 15.7 | 74.8 | AUTOCOMPAC | 21 | AUTOCOMPAC-21-7 | 2026-10-22 | NUEVO | 2026-10-22 |  | -5.3
24603 - FLORA PPTO C | 1027 | PTICO | Concreto | Viga Cabezal Ejes 1, / I – K Semisótano Plataforma 1 | 2026-05-04 | 2026-06-01 | 2026-06-02 | 28 | 20.7 | 26 | 125.6 | AUTOCOMPAC | 21 | AUTOCOMPAC-21-28 | 2026-10-22 | NUEVO | 2026-10-22 |  | 5.3
24603 - FLORA PPTO C | 1027 | PTICO | Concreto | Viga Cabezal Ejes 1, / I – K Semisótano Plataforma 1 | 2026-05-04 | 2026-06-01 | 2026-06-02 | 28 | 20.7 | 25.8 | 124.6 | AUTOCOMPAC | 21 | AUTOCOMPAC-21-28 | 2026-10-22 | NUEVO | 2026-10-22 |  | 5.1
24603 - FLORA PPTO C | 1027 | PTICO | Concreto | Viga Cabezal Ejes 1, / I – K Semisótano Plataforma 1 | 2026-05-04 | 2026-06-01 | 2026-06-02 | 28 | 20.7 | 25 | 120.8 | AUTOCOMPAC | 21 | AUTOCOMPAC-21-28 | 2026-10-22 | NUEVO | 2026-10-22 |  | 4.3
24603 - FLORA PPTO C | 1028 | Autocompactante | Concreto | Muros T2, piso 3, ejes 7-11 / A-F | 2026-05-04 | 2026-05-18 | 2026-05-20 | 14 | 48 | 52.1 | 108.5 | MURO | 48 | MURO-48-14 | 2026-10-22 | NUEVO | 2026-10-22 | 37.12 | 4.1
24603 - FLORA PPTO C | 1028 | Autocompactante | Concreto | Muros T2, piso 3, ejes 7-11 / A-F | 2026-05-04 | 2026-05-11 | 2026-05-13 | 7 | 48 | 40.1 | 83.5 | MURO | 48 | MURO-48-7 | 2026-10-22 | NUEVO | 2026-10-22 | 31.68 | -7.9
24603 - FLORA PPTO C | 1028 | AUTOCO | Concreto | Muros T2, Piso 3, Ejes 7, 11 / A – F | 2026-05-04 | 2026-06-01 | 2026-06-02 | 28 | 48.3 | 61.3 | 126.9 | MURO | 48 | MURO-48-28 | 2026-10-22 | NUEVO | 2026-10-22 | 48 | 13
24603 - FLORA PPTO C | 1028 | AUTOCO | Concreto | Muros T2, Piso 3, Ejes 7, 11 / A – F | 2026-05-04 | 2026-06-01 | 2026-06-02 | 28 | 48.3 | 62.4 | 129.2 | MURO | 48 | MURO-48-28 | 2026-10-22 | NUEVO | 2026-10-22 | 48 | 14.1
24603 - FLORA PPTO C | 1028 | AUTOCO | Concreto | Muros T2, Piso 3, Ejes 7, 11 / A – F | 2026-05-04 | 2026-06-01 | 2026-06-02 | 28 | 48.3 | 60.9 | 126.1 | MURO | 48 | MURO-48-28 | 2026-10-22 | NUEVO | 2026-10-22 | 48 | 12.6
24603 - FLORA PPTO C | 1029 | Ptico | Concreto | Placa semi sótano ejes 5 - 7 / D - G plataforma 1 | 2026-05-05 | 2026-06-02 | 2026-06-03 | 28 | 20.7 | 33.3 | 160.9 | PLACA | 21 | PLACA-21-28 | 2026-10-22 | NUEVO | 2026-10-22 | 21 | 12.6
24603 - FLORA PPTO C | 1029 | Ptico | Concreto | Placa semi sótano ejes 5 - 7 / D - G plataforma 1 | 2026-05-05 | 2026-06-02 | 2026-06-03 | 28 | 20.7 | 32.5 | 157 | PLACA | 21 | PLACA-21-28 | 2026-10-22 | NUEVO | 2026-10-22 | 21 | 11.8
24603 - FLORA PPTO C | 1029 | Ptico | Concreto | Placa semi sótano ejes 5 - 7 / D - G plataforma 1 | 2026-05-05 | 2026-06-02 | 2026-06-03 | 28 | 20.7 | 33 | 159.4 | PLACA | 21 | PLACA-21-28 | 2026-10-22 | NUEVO | 2026-10-22 | 21 | 12.3
24603 - FLORA PPTO C | 1029 | Plástico | Concreto | Placa semisótano ejes 5-7 / D-G, plataforma 1 | 2026-05-05 | 2026-05-19 | 2026-05-21 | 14 | 21 | 27.2 | 129.5 | PLACA | 21 | PLACA-21-14 | 2026-10-22 | NUEVO | 2026-10-22 | 16.24 | 6.2
24603 - FLORA PPTO C | 1029 | Plástico | Concreto | Placa semisótano ejes 5-7 / D-G, plataforma 1 | 2026-05-05 | 2026-05-12 | 2026-05-13 | 7 | 21 | 22.3 | 106.2 | PLACA | 21 | PLACA-21-7 | 2026-10-22 | NUEVO | 2026-10-22 | 13.86 | 1.3
24603 - FLORA PPTO C | 1030 | Ptico | Concreto | Placa semi sótano ejes 5 - 7 / D - G plataforma 1 | 2026-05-05 | 2026-06-02 | 2026-06-03 | 28 | 20.7 | 34.6 | 167.1 | PLACA | 21 | PLACA-21-28 | 2026-10-22 | NUEVO | 2026-10-22 | 21 | 13.9
24603 - FLORA PPTO C | 1030 | Ptico | Concreto | Placa semi sótano ejes 5 - 7 / D - G plataforma 1 | 2026-05-05 | 2026-06-02 | 2026-06-03 | 28 | 20.7 | 35 | 169.1 | PLACA | 21 | PLACA-21-28 | 2026-10-22 | NUEVO | 2026-10-22 | 21 | 14.3
24603 - FLORA PPTO C | 1030 | Ptico | Concreto | Placa semi sótano ejes 5 - 7 / D - G plataforma 1 | 2026-05-05 | 2026-06-02 | 2026-06-03 | 28 | 20.7 | 34.5 | 166.7 | PLACA | 21 | PLACA-21-28 | 2026-10-22 | NUEVO | 2026-10-22 | 21 | 13.8
24603 - FLORA PPTO C | 1030 | Plástico | Concreto | Placa semisótano ejes 5-7 / D-G, plataforma 1 | 2026-05-05 | 2026-05-19 | 2026-05-21 | 14 | 21 | 27.8 | 132.4 | PLACA | 21 | PLACA-21-14 | 2026-10-22 | NUEVO | 2026-10-22 | 16.24 | 6.8
24603 - FLORA PPTO C | 1030 | Plástico | Concreto | Placa semisótano ejes 5-7 / D-G, plataforma 1 | 2026-05-05 | 2026-05-12 | 2026-05-13 | 7 | 21 | 23.4 | 111.4 | PLACA | 21 | PLACA-21-7 | 2026-10-22 | NUEVO | 2026-10-22 | 13.86 | 2.4
24603 - FLORA PPTO C | 1031 | Ptico | Concreto | Placa T1 cimentación ejes 8 - 11 / A - L | 2026-05-05 | 2026-06-02 | 2026-06-03 | 28 | 31 | 39.2 | 126.5 | PLACA | 34 | PLACA-34-28 | 2026-10-22 | NUEVO | 2026-10-22 | 34 | 8.2
24603 - FLORA PPTO C | 1031 | Ptico | Concreto | Placa T1 cimentación ejes 8 - 11 / A - L | 2026-05-05 | 2026-06-02 | 2026-06-03 | 28 | 31 | 38.2 | 123.2 | PLACA | 34 | PLACA-34-28 | 2026-10-22 | NUEVO | 2026-10-22 | 34 | 7.2
24603 - FLORA PPTO C | 1031 | Ptico | Concreto | Placa T1 cimentación ejes 8 - 11 / A - L | 2026-05-05 | 2026-06-02 | 2026-06-03 | 28 | 31 | 38.5 | 124.2 | PLACA | 34 | PLACA-34-28 | 2026-10-22 | NUEVO | 2026-10-22 | 34 | 7.5
24603 - FLORA PPTO C | 1031 | Plástico | Concreto | Placa ejes 8-11 / A-L, cimentación T1 | 2026-05-05 | 2026-05-19 | 2026-05-21 | 14 | 31 | 28.2 | 91 | PLACA | 34 | PLACA-34-14 | 2026-10-22 | NUEVO | 2026-10-22 | 26.29 | -2.8
24603 - FLORA PPTO C | 1031 | Plástico | Concreto | Placa ejes 8-11 / A-L, cimentación T1 | 2026-05-05 | 2026-05-12 | 2026-05-13 | 7 | 31 | 22.5 | 72.6 | PLACA | 34 | PLACA-34-7 | 2026-10-22 | NUEVO | 2026-10-22 | 22.44 | -8.5
24603 - FLORA PPTO C | 1032 | Indus | Concreto | Placa T2 piso 4 ejes 12 - 15 / A - L | 2026-05-05 | 2026-06-02 | 2026-06-03 | 28 | 41.4 | 53.4 | 129 | PLACA | 48 | PLACA-48-28 | 2026-10-22 | NUEVO | 2026-10-22 | 48 | 12
24603 - FLORA PPTO C | 1032 | Indus | Concreto | Placa T2 piso 4 ejes 12 - 15 / A - L | 2026-05-05 | 2026-06-02 | 2026-06-03 | 28 | 41.4 | 53.3 | 128.7 | PLACA | 48 | PLACA-48-28 | 2026-10-22 | NUEVO | 2026-10-22 | 48 | 11.9
24603 - FLORA PPTO C | 1032 | Indus | Concreto | Placa T2 piso 4 ejes 12 - 15 / A - L | 2026-05-05 | 2026-06-02 | 2026-06-03 | 28 | 41.4 | 52.6 | 127.1 | PLACA | 48 | PLACA-48-28 | 2026-10-22 | NUEVO | 2026-10-22 | 48 | 11.2
24603 - FLORA PPTO C | 1032 | Industrializado | Concreto | Placa T2, piso 4, ejes 12-15 / A-L | 2026-05-05 | 2026-05-19 | 2026-05-21 | 14 | 42 | 44.4 | 105.7 | PLACA | 48 | PLACA-48-14 | 2026-10-22 | NUEVO | 2026-10-22 | 37.12 | 2.4
24603 - FLORA PPTO C | 1032 | Industrializado | Concreto | Placa T2, piso 4, ejes 12-15 / A-L | 2026-05-05 | 2026-05-12 | 2026-05-13 | 7 | 42 | 38.6 | 91.9 | PLACA | 48 | PLACA-48-7 | 2026-10-22 | NUEVO | 2026-10-22 | 31.68 | -3.4
24603 - FLORA PPTO C | 1033 | Autoco | Concreto | Muros T2 piso 3, ejes 5 - 9 / G - L | 2026-05-06 | 2026-06-03 | 2026-06-04 | 28 | 48.3 | 64.7 | 134 | MURO | 48 | MURO-48-28 | 2026-10-22 | NUEVO | 2026-10-22 | 48 | 16.4
24603 - FLORA PPTO C | 1033 | Autoco | Concreto | Muros T2 piso 3, ejes 5 - 9 / G - L | 2026-05-06 | 2026-06-03 | 2026-06-04 | 28 | 48.3 | 63.9 | 132.3 | MURO | 48 | MURO-48-28 | 2026-10-22 | NUEVO | 2026-10-22 | 48 | 15.6
24603 - FLORA PPTO C | 1033 | Autoco | Concreto | Muros T2 piso 3, ejes 5 - 9 / G - L | 2026-05-06 | 2026-06-03 | 2026-06-04 | 28 | 48.3 | 64.6 | 133.7 | MURO | 48 | MURO-48-28 | 2026-10-22 | NUEVO | 2026-10-22 | 48 | 16.3
24603 - FLORA PPTO C | 1033 | Autocompactado | Concreto | Muros T2, piso 3, ejes 5-9 / G-L | 2026-05-06 | 2026-05-20 | 2026-05-21 | 14 | 48 | 51.9 | 108.1 | MURO | 48 | MURO-48-14 | 2026-10-22 | NUEVO | 2026-10-22 | 37.12 | 3.9
24603 - FLORA PPTO C | 1033 | Autocompactado | Concreto | Muros T2, piso 3, ejes 5-9 / G-L | 2026-05-06 | 2026-05-13 | 2026-05-19 | 7 | 48 | 40.2 | 83.8 | MURO | 48 | MURO-48-7 | 2026-10-22 | NUEVO | 2026-10-22 | 31.68 | -7.8
24603 - FLORA PPTO C | 1034 | Indus | Concreto | Placa T2, piso 4, ejes 10 - 12 / A - L | 2026-05-06 | 2026-06-03 | 2026-06-04 | 28 | 41.4 | 60.3 | 145.7 | PLACA | 48 | PLACA-48-28 | 2026-10-22 | NUEVO | 2026-10-22 | 48 | 18.9
24603 - FLORA PPTO C | 1034 | Indus | Concreto | Placa T2, piso 4, ejes 10 - 12 / A - L | 2026-05-06 | 2026-06-03 | 2026-06-04 | 28 | 41.4 | 61.2 | 147.8 | PLACA | 48 | PLACA-48-28 | 2026-10-22 | NUEVO | 2026-10-22 | 48 | 19.8
24603 - FLORA PPTO C | 1034 | Indus | Concreto | Placa T2, piso 4, ejes 10 - 12 / A - L | 2026-05-06 | 2026-06-03 | 2026-06-04 | 28 | 41.4 | 59.8 | 144.4 | PLACA | 48 | PLACA-48-28 | 2026-10-22 | NUEVO | 2026-10-22 | 48 | 18.4
24603 - FLORA PPTO C | 1034 | Industrializado | Concreto | Placa T2, piso 4, ejes 10-12 / A-L | 2026-05-06 | 2026-05-20 | 2026-05-21 | 14 | 42 | 49.4 | 117.6 | PLACA | 48 | PLACA-48-14 | 2026-10-22 | NUEVO | 2026-10-22 | 37.12 | 7.4
24603 - FLORA PPTO C | 1034 | Industrializado | Concreto | Placa T2, piso 4, ejes 10-12 / A-L | 2026-05-06 | 2026-05-13 | 2026-05-19 | 7 | 42 | 41 | 97.6 | PLACA | 48 | PLACA-48-7 | 2026-10-22 | NUEVO | 2026-10-22 | 31.68 | -1
24603 - FLORA PPTO C | 1035 | Autoco | Concreto | Muros T1 piso 1 ejes 1 - 3 / A - L | 2026-05-06 | 2026-06-03 | 2026-06-04 | 28 | 48.3 | 50.7 | 105 | MURO | 48 | MURO-48-28 | 2026-10-22 | NUEVO | 2026-10-22 | 48 | 2.4
24603 - FLORA PPTO C | 1035 | Autoco | Concreto | Muros T1 piso 1 ejes 1 - 3 / A - L | 2026-05-06 | 2026-06-03 | 2026-06-04 | 28 | 48.3 | 50 | 103.5 | MURO | 48 | MURO-48-28 | 2026-10-22 | NUEVO | 2026-10-22 | 48 | 1.7
24603 - FLORA PPTO C | 1035 | Autoco | Concreto | Muros T1 piso 1 ejes 1 - 3 / A - L | 2026-05-06 | 2026-06-03 | 2026-06-04 | 28 | 48.3 | 50.2 | 103.9 | MURO | 48 | MURO-48-28 | 2026-10-22 | NUEVO | 2026-10-22 | 48 | 1.9
24603 - FLORA PPTO C | 1035 | Autocompactado | Concreto | Muros T1, piso 1, eje 1-3 / A-L | 2026-05-07 | 2026-05-21 | 2026-05-22 | 14 | 48 | 46.5 | 96.9 | MURO | 48 | MURO-48-14 | 2026-10-22 | NUEVO | 2026-10-22 | 37.12 | -1.5
24603 - FLORA PPTO C | 1035 | Autocompactado | Concreto | Muros T1, piso 1, eje 1-3 / A-L | 2026-05-07 | 2026-05-14 | 2026-05-19 | 7 | 48 | 39.2 | 81.7 | MURO | 48 | MURO-48-7 | 2026-10-22 | NUEVO | 2026-10-22 | 31.68 | -8.8
24603 - FLORA PPTO C | 1036 | Autoco | Concreto | Muros T2, piso 3 ejes 4 - 7 / A - F | 2026-05-06 | 2026-06-03 | 2026-06-04 | 28 | 48.3 | 49.8 | 103.1 | MURO | 48 | MURO-48-28 | 2026-10-22 | NUEVO | 2026-10-22 | 48 | 1.5
24603 - FLORA PPTO C | 1036 | Autoco | Concreto | Muros T2, piso 3 ejes 4 - 7 / A - F | 2026-05-06 | 2026-06-03 | 2026-06-04 | 28 | 48.3 | 48.4 | 100.2 | MURO | 48 | MURO-48-28 | 2026-10-22 | NUEVO | 2026-10-22 | 48 | 0.1
24603 - FLORA PPTO C | 1036 | Autoco | Concreto | Muros T2, piso 3 ejes 4 - 7 / A - F | 2026-05-06 | 2026-06-03 | 2026-06-04 | 28 | 48.3 | 49.4 | 102.3 | MURO | 48 | MURO-48-28 | 2026-10-22 | NUEVO | 2026-10-22 | 48 | 1.1
24603 - FLORA PPTO C | 1036 | Autocompactado | Concreto | Muros T2, piso 3, ejes 4-7 / A-F | 2026-05-07 | 2026-05-21 | 2026-05-22 | 14 | 48 | 47.3 | 98.5 | MURO | 48 | MURO-48-14 | 2026-10-22 | NUEVO | 2026-10-22 | 37.12 | -0.7
24603 - FLORA PPTO C | 1036 | Autocompactado | Concreto | Muros T2, piso 3, ejes 4-7 / A-F | 2026-05-07 | 2026-05-14 | 2026-05-19 | 7 | 48 | 43.2 | 90 | MURO | 48 | MURO-48-7 | 2026-10-22 | NUEVO | 2026-10-22 | 31.68 | -4.8
24603 - FLORA PPTO C | 1037 | Indus | Concreto | Placa T2, piso 4, ejes 8 - 10 / A - L | 2026-05-06 | 2026-06-03 | 2026-06-04 | 28 | 41.4 | 52.9 | 127.8 | PLACA | 48 | PLACA-48-28 | 2026-10-22 | NUEVO | 2026-10-22 | 48 | 11.5
24603 - FLORA PPTO C | 1037 | Indus | Concreto | Placa T2, piso 4, ejes 8 - 10 / A - L | 2026-05-06 | 2026-06-03 | 2026-06-04 | 28 | 41.4 | 51.5 | 124.4 | PLACA | 48 | PLACA-48-28 | 2026-10-22 | NUEVO | 2026-10-22 | 48 | 10.1
24603 - FLORA PPTO C | 1037 | Indus | Concreto | Placa T2, piso 4, ejes 8 - 10 / A - L | 2026-05-06 | 2026-06-03 | 2026-06-04 | 28 | 41.4 | 52.2 | 126.1 | PLACA | 48 | PLACA-48-28 | 2026-10-22 | NUEVO | 2026-10-22 | 48 | 10.8
24603 - FLORA PPTO C | 1037 | Industrializado | Concreto | Placa T2, piso 4, ejes 8-10 / A-L | 2026-05-07 | 2026-05-21 | 2026-05-22 | 14 | 42 | 49 | 116.7 | PLACA | 48 | PLACA-48-14 | 2026-10-22 | NUEVO | 2026-10-22 | 37.12 | 7
24603 - FLORA PPTO C | 1037 | Industrializado | Concreto | Placa T2, piso 4, ejes 8-10 / A-L | 2026-05-07 | 2026-05-14 | 2026-05-19 | 7 | 42 | 42.5 | 101.2 | PLACA | 48 | PLACA-48-7 | 2026-10-22 | NUEVO | 2026-10-22 | 31.68 | 0.5
24603 - FLORA PPTO C | 1038 | AUTOCO | Concreto | Columnas ejes 1 - 2 E - G , sótano plataforma 1 | 2026-05-08 | 2026-06-05 | 2026-06-09 | 28 | 20.7 | 27.2 | 131.4 | MURO | 21 | MURO-21-28 | 2026-10-22 | NUEVO | 2026-10-22 | 21 | 6.5
24603 - FLORA PPTO C | 1038 | AUTOCO | Concreto | Columnas ejes 1 - 2 E - G , sótano plataforma 1 | 2026-05-08 | 2026-06-05 | 2026-06-09 | 28 | 20.7 | 27.5 | 132.9 | MURO | 21 | MURO-21-28 | 2026-10-22 | NUEVO | 2026-10-22 | 21 | 6.8
24603 - FLORA PPTO C | 1038 | AUTOCO | Concreto | Columnas ejes 1 - 2 E - G , sótano plataforma 1 | 2026-05-08 | 2026-06-05 | 2026-06-09 | 28 | 20.7 | 26.7 | 129 | MURO | 21 | MURO-21-28 | 2026-10-22 | NUEVO | 2026-10-22 | 21 | 6
24603 - FLORA PPTO C | 1038 | Autocompactante | Concreto | Columnas ejes 1-2 / E-G Sótano plataforma 1 | 2026-05-08 | 2026-05-22 | 2026-05-25 | 14 | 21 | 23.4 | 111.4 | MURO | 21 | MURO-21-14 | 2026-10-22 | NUEVO | 2026-10-22 | 16.24 | 2.4
24603 - FLORA PPTO C | 1038 | Autocompactante | Concreto | Columnas ejes 1-2 / E-G Sótano plataforma 1 | 2026-05-08 | 2026-05-15 | 2026-05-19 | 7 | 21 | 18.4 | 87.6 | MURO | 21 | MURO-21-7 | 2026-10-22 | NUEVO | 2026-10-22 | 13.86 | -2.6
24603 - FLORA PPTO C | 1039 | INDUS | Concreto | Placa T1 ejes 1 - 13 / A - L | 2026-05-08 | 2026-06-05 | 2026-06-09 | 28 | 41.4 | 33.9 | 109.4 | PLACA | 48 | PLACA-48-28 | 2026-10-22 | NUEVO | 2026-10-22 | 48 | -7.5
24603 - FLORA PPTO C | 1039 | INDUS | Concreto | Placa T1 ejes 1 - 13 / A - L | 2026-05-08 | 2026-06-05 | 2026-06-09 | 28 | 41.4 | 33.6 | 108.4 | PLACA | 48 | PLACA-48-28 | 2026-10-22 | NUEVO | 2026-10-22 | 48 | -7.8
24603 - FLORA PPTO C | 1039 | INDUS | Concreto | Placa T1 ejes 1 - 13 / A - L | 2026-05-08 | 2026-06-05 | 2026-06-09 | 28 | 41.4 | 34.1 | 110 | PLACA | 48 | PLACA-48-28 | 2026-10-22 | NUEVO | 2026-10-22 | 48 | -7.3
24603 - FLORA PPTO C | 1039 | Plástico | Concreto | Placa T1, ejes 11-13 / A-L | 2026-05-08 | 2026-05-22 | 2026-05-25 | 14 | 31 | 27.5 | 88.7 | PLACA | 34 | PLACA-34-14 | 2026-10-22 | NUEVO | 2026-10-22 | 26.29 | -3.5
24603 - FLORA PPTO C | 1039 | Plástico | Concreto | Placa T1, ejes 11-13 / A-L | 2026-05-08 | 2026-05-15 | 2026-05-19 | 7 | 31 | 21.3 | 68.7 | PLACA | 34 | PLACA-34-7 | 2026-10-22 | NUEVO | 2026-10-22 | 22.44 | -9.7
24603 - FLORA PPTO C | 1040 | INDUS | Concreto | Placa T2 ejes 6 - 8 / A - L piso 4 | 2026-05-08 | 2026-06-05 | 2026-06-09 | 28 | 41.4 | 50.4 | 121.7 | PLACA | 48 | PLACA-48-28 | 2026-10-22 | NUEVO | 2026-10-22 | 48 | 9
24603 - FLORA PPTO C | 1040 | INDUS | Concreto | Placa T2 ejes 6 - 8 / A - L piso 4 | 2026-05-08 | 2026-06-05 | 2026-06-09 | 28 | 41.4 | 50.1 | 121 | PLACA | 48 | PLACA-48-28 | 2026-10-22 | NUEVO | 2026-10-22 | 48 | 8.7
24603 - FLORA PPTO C | 1040 | INDUS | Concreto | Placa T2 ejes 6 - 8 / A - L piso 4 | 2026-05-08 | 2026-06-05 | 2026-06-09 | 28 | 41.4 | 48.9 | 118.1 | PLACA | 48 | PLACA-48-28 | 2026-10-22 | NUEVO | 2026-10-22 | 48 | 7.5
24603 - FLORA PPTO C | 1040 | Industrializado | Concreto | Placa T2, ejea 6-8 / A-L, piso 4 | 2026-05-08 | 2026-05-22 | 2026-05-25 | 14 | 42 | 42.5 | 101.2 | PLACA | 48 | PLACA-48-14 | 2026-10-22 | NUEVO | 2026-10-22 | 37.12 | 0.5
24603 - FLORA PPTO C | 1040 | Industrializado | Concreto | Placa T2, ejea 6-8 / A-L, piso 4 | 2026-05-08 | 2026-05-15 | 2026-05-19 | 7 | 42 | 32.5 | 77.4 | PLACA | 48 | PLACA-48-7 | 2026-10-22 | NUEVO | 2026-10-22 | 31.68 | -9.5
24603 - FLORA PPTO C | 1041 | INDUS | Concreto | Placa T1 ejes 13 - 15 / A - L , piso 1 | 2026-05-11 | 2026-06-08 | 2026-06-09 | 28 | 41.4 | 42.3 | 102.2 | PLACA | 48 | PLACA-48-28 | 2026-10-22 | NUEVO | 2026-10-22 | 48 | 0.9
24603 - FLORA PPTO C | 1041 | INDUS | Concreto | Placa T1 ejes 13 - 15 / A - L , piso 1 | 2026-05-11 | 2026-06-08 | 2026-06-09 | 28 | 41.4 | 43.3 | 104.6 | PLACA | 48 | PLACA-48-28 | 2026-10-22 | NUEVO | 2026-10-22 | 48 | 1.9
24603 - FLORA PPTO C | 1041 | INDUS | Concreto | Placa T1 ejes 13 - 15 / A - L , piso 1 | 2026-05-11 | 2026-06-08 | 2026-06-09 | 28 | 41.4 | 42.5 | 102.7 | PLACA | 48 | PLACA-48-28 | 2026-10-22 | NUEVO | 2026-10-22 | 48 | 1.1
24603 - FLORA PPTO C | 1041 | Industrializado | Concreto | Placa ejes 13-15 / A-L, piso 1, T1 | 2026-05-11 | 2026-05-25 | 2026-05-26 | 14 | 42 | 34.6 | 82.4 | PLACA | 48 | PLACA-48-14 | 2026-10-22 | NUEVO | 2026-10-22 | 37.12 | -7.4
24603 - FLORA PPTO C | 1041 | Industrializado | Concreto | Placa ejes 13-15 / A-L, piso 1, T1 | 2026-05-11 | 2026-05-18 | 2026-05-20 | 7 | 42 | 29.4 | 70 | PLACA | 48 | PLACA-48-7 | 2026-10-22 | NUEVO | 2026-10-22 | 31.68 | -12.6
24603 - FLORA PPTO C | 1042 | AUTOCO | Concreto | Muros T2 piso 3 ejes 1 - 4 / A - F - 4 - 5 / G - L | 2026-05-11 | 2026-06-08 | 2026-06-09 | 28 | 48.3 | 61.6 | 127.5 | MURO | 48 | MURO-48-28 | 2026-10-22 | NUEVO | 2026-10-22 | 48 | 13.3
24603 - FLORA PPTO C | 1042 | AUTOCO | Concreto | Muros T2 piso 3 ejes 1 - 4 / A - F - 4 - 5 / G - L | 2026-05-11 | 2026-06-08 | 2026-06-09 | 28 | 48.3 | 62 | 128.4 | MURO | 48 | MURO-48-28 | 2026-10-22 | NUEVO | 2026-10-22 | 48 | 13.7
24603 - FLORA PPTO C | 1042 | AUTOCO | Concreto | Muros T2 piso 3 ejes 1 - 4 / A - F - 4 - 5 / G - L | 2026-05-11 | 2026-06-08 | 2026-06-09 | 28 | 48.3 | 62.2 | 128.8 | MURO | 48 | MURO-48-28 | 2026-10-22 | NUEVO | 2026-10-22 | 48 | 13.9
24603 - FLORA PPTO C | 1042 | Autocompactado | Concreto | Muros T2, piso 3, ejes 1-4 / A-F y 4-5 / G-L | 2026-05-11 | 2026-05-25 | 2026-05-26 | 14 | 48 | 45.6 | 95 | MURO | 48 | MURO-48-14 | 2026-10-22 | NUEVO | 2026-10-22 | 37.12 | -2.4
24603 - FLORA PPTO C | 1042 | Autocompactado | Concreto | Muros T2, piso 3, ejes 1-4 / A-F y 4-5 / G-L | 2026-05-11 | 2026-05-18 | 2026-05-20 | 7 | 48 | 42.6 | 88.8 | MURO | 48 | MURO-48-7 | 2026-10-22 | NUEVO | 2026-10-22 | 31.68 | -5.4
24603 - FLORA PPTO C | 1043 | AUTOCO | Concreto | Muros T1 piso 1 ejes 4 - 7 / G - L | 2026-05-11 | 2026-06-08 | 2026-06-09 | 28 | 48.3 | 60.5 | 125.3 | MURO | 48 | MURO-48-28 | 2026-10-22 | NUEVO | 2026-10-22 | 48 | 12.2
24603 - FLORA PPTO C | 1043 | AUTOCO | Concreto | Muros T1 piso 1 ejes 4 - 7 / G - L | 2026-05-11 | 2026-06-08 | 2026-06-09 | 28 | 48.3 | 59 | 122.2 | MURO | 48 | MURO-48-28 | 2026-10-22 | NUEVO | 2026-10-22 | 48 | 10.7
24603 - FLORA PPTO C | 1043 | AUTOCO | Concreto | Muros T1 piso 1 ejes 4 - 7 / G - L | 2026-05-11 | 2026-06-08 | 2026-06-09 | 28 | 48.3 | 60.8 | 125.9 | MURO | 48 | MURO-48-28 | 2026-10-22 | NUEVO | 2026-10-22 | 48 | 12.5
24603 - FLORA PPTO C | 1043 | Autocompactado | Concreto | Muros T1, piso 1, ejes 4-7 / G-L | 2026-05-11 | 2026-05-25 | 2026-05-26 | 14 | 48 | 43.7 | 91 | MURO | 48 | MURO-48-14 | 2026-10-22 | NUEVO | 2026-10-22 | 37.12 | -4.3
24603 - FLORA PPTO C | 1043 | Autocompactado | Concreto | Muros T1, piso 1, ejes 4-7 / G-L | 2026-05-11 | 2026-05-18 | 2026-05-20 | 7 | 48 | 39.9 | 83.1 | MURO | 48 | MURO-48-7 | 2026-10-22 | NUEVO | 2026-10-22 | 31.68 | -8.1
24603 - FLORA PPTO C | 1044 | No especificado | Concreto | Muros T2 , piso 3 ejes 1 - 3 / B - 2 | 2026-05-12 | 2026-06-09 | 2026-06-10 | 28 | 48.3 | 60.8 | 125.9 | MURO | 48 | MURO-48-28 | 2026-10-22 | NUEVO | 2026-10-22 | 48 | 12.5
24603 - FLORA PPTO C | 1044 | No especificado | Concreto | Muros T2 , piso 3 ejes 1 - 3 / B - 2 | 2026-05-12 | 2026-06-09 | 2026-06-10 | 28 | 48.3 | 62.4 | 129.2 | MURO | 48 | MURO-48-28 | 2026-10-22 | NUEVO | 2026-10-22 | 48 | 14.1
24603 - FLORA PPTO C | 1044 | No especificado | Concreto | Muros T2 , piso 3 ejes 1 - 3 / B - 2 | 2026-05-12 | 2026-06-09 | 2026-06-10 | 28 | 48.3 | 60.2 | 124.6 | MURO | 48 | MURO-48-28 | 2026-10-22 | NUEVO | 2026-10-22 | 48 | 11.9
24603 - FLORA PPTO C | 1044 | Autocompactado | Concreto | Muros T2, piso 3, ejes 1-3 / B-L | 2026-05-12 | 2026-05-26 | 2026-05-26 | 14 | 48 | 51.4 | 107.1 | MURO | 48 | MURO-48-14 | 2026-10-22 | NUEVO | 2026-10-22 | 37.12 | 3.4
24603 - FLORA PPTO C | 1044 | Autocompactado | Concreto | Muros T2, piso 3, ejes 1-3 / B-L | 2026-05-12 | 2026-05-19 | 2026-05-20 | 7 | 48 | 44.4 | 92.5 | MURO | 48 | MURO-48-7 | 2026-10-22 | NUEVO | 2026-10-22 | 31.68 | -3.6
24603 - FLORA PPTO C | 1045 | No especificado | Concreto | Placa T2 , piso 4 ejes 4-6/A - 2 | 2026-05-12 | 2026-06-09 | 2026-06-10 | 28 | 41.4 | 52 | 125.6 | PLACA | 48 | PLACA-48-28 | 2026-10-22 | NUEVO | 2026-10-22 | 48 | 10.6
24603 - FLORA PPTO C | 1045 | No especificado | Concreto | Placa T2 , piso 4 ejes 4-6/A - 2 | 2026-05-12 | 2026-06-09 | 2026-06-10 | 28 | 41.4 | 51.1 | 123.4 | PLACA | 48 | PLACA-48-28 | 2026-10-22 | NUEVO | 2026-10-22 | 48 | 9.7
24603 - FLORA PPTO C | 1045 | No especificado | Concreto | Placa T2 , piso 4 ejes 4-6/A - 2 | 2026-05-12 | 2026-06-09 | 2026-06-10 | 28 | 41.4 | 51.6 | 124.6 | PLACA | 48 | PLACA-48-28 | 2026-10-22 | NUEVO | 2026-10-22 | 48 | 10.2
24603 - FLORA PPTO C | 1045 | Industrializado | Concreto | Placa T2, piso 4, ejes 4-6 / A-L | 2026-05-12 | 2026-05-26 | 2026-05-26 | 14 | 42 | 45.7 | 108.8 | PLACA | 48 | PLACA-48-14 | 2026-10-22 | NUEVO | 2026-10-22 | 37.12 | 3.7
24603 - FLORA PPTO C | 1045 | Industrializado | Concreto | Placa T2, piso 4, ejes 4-6 / A-L | 2026-05-12 | 2026-05-19 | 2026-05-20 | 7 | 42 | 42.9 | 102.1 | PLACA | 48 | PLACA-48-7 | 2026-10-22 | NUEVO | 2026-10-22 | 31.68 | 0.9
24603 - FLORA PPTO C | 1046 | No especificado | Concreto | Muros T1 , piso 4 ejes 4 - 7 / A - D | 2026-05-13 | 2026-06-10 | 2026-06-10 | 28 | 48.3 | 54.9 | 113.7 | MURO | 48 | MURO-48-28 | 2026-10-22 | NUEVO | 2026-10-22 | 48 | 6.6
24603 - FLORA PPTO C | 1046 | No especificado | Concreto | Muros T1 , piso 4 ejes 4 - 7 / A - D | 2026-05-13 | 2026-06-10 | 2026-06-10 | 28 | 48.3 | 54.6 | 113 | MURO | 48 | MURO-48-28 | 2026-10-22 | NUEVO | 2026-10-22 | 48 | 6.3
24603 - FLORA PPTO C | 1046 | No especificado | Concreto | Muros T1 , piso 4 ejes 4 - 7 / A - D | 2026-05-13 | 2026-06-10 | 2026-06-10 | 28 | 48.3 | 54.4 | 112.6 | MURO | 48 | MURO-48-28 | 2026-10-22 | NUEVO | 2026-10-22 | 48 | 6.1
24603 - FLORA PPTO C | 1046 | Autocompactado | Concreto | Muros T1, piso 1, ejes 4-7 / A-D | 2026-05-13 | 2026-05-27 | 2026-05-28 | 14 | 48 | 48.9 | 101.9 | MURO | 48 | MURO-48-14 | 2026-10-22 | NUEVO | 2026-10-22 | 37.12 | 0.9
24603 - FLORA PPTO C | 1046 | Autocompactado | Concreto | Muros T1, piso 1, ejes 4-7 / A-D | 2026-05-13 | 2026-05-20 | 2026-05-21 | 7 | 48 | 33.1 | 69 | MURO | 48 | MURO-48-7 | 2026-10-22 | NUEVO | 2026-10-22 | 31.68 | -14.9
24603 - FLORA PPTO C | 1047 | No especificado | Concreto | Muros T2 , piso 4 , ejes 1 - 4 / A - 2 | 2026-05-14 | 2026-06-11 | 2026-06-12 | 28 | 48.3 | 60.8 | 125.9 | MURO | 48 | MURO-48-28 | 2026-10-22 | NUEVO | 2026-10-22 | 48 | 12.5
24603 - FLORA PPTO C | 1047 | No especificado | Concreto | Muros T2 , piso 4 , ejes 1 - 4 / A - 2 | 2026-05-14 | 2026-06-11 | 2026-06-12 | 28 | 48.3 | 60.5 | 125.3 | MURO | 48 | MURO-48-28 | 2026-10-22 | NUEVO | 2026-10-22 | 48 | 12.2
24603 - FLORA PPTO C | 1047 | No especificado | Concreto | Muros T2 , piso 4 , ejes 1 - 4 / A - 2 | 2026-05-14 | 2026-06-11 | 2026-06-12 | 28 | 48.3 | 59 | 122.2 | MURO | 48 | MURO-48-28 | 2026-10-22 | NUEVO | 2026-10-22 | 48 | 10.7
24603 - FLORA PPTO C | 1047 | Autocompactado | Concreto | Muros T2, piso 4, ejes 12-15 / A-L | 2026-05-14 | 2026-05-28 | 2026-05-29 | 14 | 48 | 45.3 | 94.4 | MURO | 48 | MURO-48-14 | 2026-10-22 | NUEVO | 2026-10-22 | 37.12 | -2.7
24603 - FLORA PPTO C | 1047 | Autocompactado | Concreto | Muros T2, piso 4, ejes 12-15 / A-L | 2026-05-14 | 2026-05-21 | 2026-05-22 | 7 | 48 | 37.2 | 77.5 | MURO | 48 | MURO-48-7 | 2026-10-22 | NUEVO | 2026-10-22 | 31.68 | -10.8
24603 - FLORA PPTO C | 1048 | No especificado | Concreto | Placa T2, Piso 4, ejes 1 - 4 / A - 2 | 2026-05-14 | 2026-06-11 | 2026-06-12 | 28 | 41.4 | 51.1 | 123.4 | PLACA | 48 | PLACA-48-28 | 2026-10-22 | NUEVO | 2026-10-22 | 48 | 9.7
24603 - FLORA PPTO C | 1048 | No especificado | Concreto | Placa T2, Piso 4, ejes 1 - 4 / A - 2 | 2026-05-14 | 2026-06-11 | 2026-06-12 | 28 | 41.4 | 50.9 | 122.9 | PLACA | 48 | PLACA-48-28 | 2026-10-22 | NUEVO | 2026-10-22 | 48 | 9.5
24603 - FLORA PPTO C | 1048 | No especificado | Concreto | Placa T2, Piso 4, ejes 1 - 4 / A - 2 | 2026-05-14 | 2026-06-11 | 2026-06-12 | 28 | 41.4 | 51.7 | 124.9 | PLACA | 48 | PLACA-48-28 | 2026-10-22 | NUEVO | 2026-10-22 | 48 | 10.3
24603 - FLORA PPTO C | 1048 | Industrializado | Concreto | Placa T2, piso 4, ejes 1-4 / A-L | 2026-05-14 | 2026-05-28 | 2026-05-29 | 14 | 42 | 43.5 | 103.6 | PLACA | 48 | PLACA-48-14 | 2026-10-22 | NUEVO | 2026-10-22 | 37.12 | 1.5
24603 - FLORA PPTO C | 1048 | Industrializado | Concreto | Placa T2, piso 4, ejes 1-4 / A-L | 2026-05-14 | 2026-05-21 | 2026-05-22 | 7 | 42 | 40.7 | 96.9 | PLACA | 48 | PLACA-48-7 | 2026-10-22 | NUEVO | 2026-10-22 | 31.68 | -1.3
24603 - FLORA PPTO C | 1049 | PTICO | Concreto | Placa semi sótano ejes 1 - 3 / D - G, plataforma 1 | 2026-05-15 | 2026-06-12 | 2026-06-12 | 28 | 20.7 | 27.2 | 131.4 | PLACA | 21 | PLACA-21-28 | 2026-10-22 | NUEVO | 2026-10-22 | 21 | 6.5
24603 - FLORA PPTO C | 1049 | PTICO | Concreto | Placa semi sótano ejes 1 - 3 / D - G, plataforma 1 | 2026-05-15 | 2026-06-12 | 2026-06-12 | 28 | 20.7 | 27.1 | 130.9 | PLACA | 21 | PLACA-21-28 | 2026-10-22 | NUEVO | 2026-10-22 | 21 | 6.4
24603 - FLORA PPTO C | 1049 | PTICO | Concreto | Placa semi sótano ejes 1 - 3 / D - G, plataforma 1 | 2026-05-15 | 2026-06-12 | 2026-06-12 | 28 | 20.7 | 27.5 | 132.9 | PLACA | 21 | PLACA-21-28 | 2026-10-22 | NUEVO | 2026-10-22 | 21 | 6.8
24603 - FLORA PPTO C | 1049 | Plástico | Concreto | Placa semisótano ejes 1-3 / D-G, plataforma 1 | 2026-05-15 | 2026-05-29 | 2026-06-01 | 14 | 21 | 23.3 | 111 | PLACA | 21 | PLACA-21-14 | 2026-10-22 | NUEVO | 2026-10-22 | 16.24 | 2.3
24603 - FLORA PPTO C | 1049 | Plástico | Concreto | Placa semisótano ejes 1-3 / D-G, plataforma 1 | 2026-05-15 | 2026-05-22 | 2026-05-25 | 7 | 21 | 22.1 | 105.2 | PLACA | 21 | PLACA-21-7 | 2026-10-22 | NUEVO | 2026-10-22 | 13.86 | 1.1
24603 - FLORA PPTO C | 1050 | AUTO | Concreto | Muros T1, piso 1, ejes 7 - 9 / A - F | 2026-05-15 | 2026-06-12 | 2026-06-12 | 28 | 48.3 | 55.2 | 114.3 | MURO | 48 | MURO-48-28 | 2026-10-22 | NUEVO | 2026-10-22 | 48 | 6.9
24603 - FLORA PPTO C | 1050 | AUTO | Concreto | Muros T1, piso 1, ejes 7 - 9 / A - F | 2026-05-15 | 2026-06-12 | 2026-06-12 | 28 | 48.3 | 56.1 | 116.1 | MURO | 48 | MURO-48-28 | 2026-10-22 | NUEVO | 2026-10-22 | 48 | 7.8
24603 - FLORA PPTO C | 1050 | AUTO | Concreto | Muros T1, piso 1, ejes 7 - 9 / A - F | 2026-05-15 | 2026-06-12 | 2026-06-12 | 28 | 48.3 | 54.8 | 113.5 | MURO | 48 | MURO-48-28 | 2026-10-22 | NUEVO | 2026-10-22 | 48 | 6.5
24603 - FLORA PPTO C | 1050 | Autocompactado | Concreto | Muros T1, piso 1, ejes 7-9 / A-F | 2026-05-15 | 2026-05-29 | 2026-06-01 | 14 | 48 | 49.9 | 104 | MURO | 48 | MURO-48-14 | 2026-10-22 | NUEVO | 2026-10-22 | 37.12 | 1.9
24603 - FLORA PPTO C | 1050 | Autocompactado | Concreto | Muros T1, piso 1, ejes 7-9 / A-F | 2026-05-15 | 2026-05-22 | 2026-05-25 | 7 | 48 | 36.8 | 76.7 | MURO | 48 | MURO-48-7 | 2026-10-22 | NUEVO | 2026-10-22 | 31.68 | -11.2
24603 - FLORA PPTO C | 1051 | AUTO | Concreto | Muros T2, piso 4, ejes 11 - 12 / A - F | 2026-05-15 | 2026-06-12 | 2026-06-12 | 28 | 48.3 | 59.9 | 124 | MURO | 48 | MURO-48-28 | 2026-10-22 | NUEVO | 2026-10-22 | 48 | 11.6
24603 - FLORA PPTO C | 1051 | AUTO | Concreto | Muros T2, piso 4, ejes 11 - 12 / A - F | 2026-05-15 | 2026-06-12 | 2026-06-12 | 28 | 48.3 | 58.5 | 121.1 | MURO | 48 | MURO-48-28 | 2026-10-22 | NUEVO | 2026-10-22 | 48 | 10.2
24603 - FLORA PPTO C | 1051 | AUTO | Concreto | Muros T2, piso 4, ejes 11 - 12 / A - F | 2026-05-15 | 2026-06-12 | 2026-06-12 | 28 | 48.3 | 59.4 | 123 | MURO | 48 | MURO-48-28 | 2026-10-22 | NUEVO | 2026-10-22 | 48 | 11.1
24603 - FLORA PPTO C | 1051 | Autocompactado | Concreto | Muros T2, piso 4, ejes 9-11 / G-L y 11-12 / A-F | 2026-05-15 | 2026-05-29 | 2026-06-01 | 14 | 48 | 50.7 | 105.6 | MURO | 48 | MURO-48-14 | 2026-10-22 | NUEVO | 2026-10-22 | 37.12 | 2.7
24603 - FLORA PPTO C | 1051 | Autocompactado | Concreto | Muros T2, piso 4, ejes 9-11 / G-L y 11-12 / A-F | 2026-05-15 | 2026-05-22 | 2026-05-25 | 7 | 48 | 44.9 | 93.5 | MURO | 48 | MURO-48-7 | 2026-10-22 | NUEVO | 2026-10-22 | 31.68 | -3.1
24603 - FLORA PPTO C | 1052 | INDUS | Concreto | Placa T1, piso 2 ejes 1 - 4 / A - L | 2026-05-15 | 2026-06-12 | 2026-06-12 | 28 | 41.4 | 50.9 | 122.9 | PLACA | 48 | PLACA-48-28 | 2026-10-22 | NUEVO | 2026-10-22 | 48 | 9.5
24603 - FLORA PPTO C | 1052 | INDUS | Concreto | Placa T1, piso 2 ejes 1 - 4 / A - L | 2026-05-15 | 2026-06-12 | 2026-06-12 | 28 | 41.4 | 51.7 | 124.9 | PLACA | 48 | PLACA-48-28 | 2026-10-22 | NUEVO | 2026-10-22 | 48 | 10.3
24603 - FLORA PPTO C | 1052 | INDUS | Concreto | Placa T1, piso 2 ejes 1 - 4 / A - L | 2026-05-15 | 2026-06-12 | 2026-06-12 | 28 | 41.4 | 50.3 | 121.5 | PLACA | 48 | PLACA-48-28 | 2026-10-22 | NUEVO | 2026-10-22 | 48 | 8.9
24603 - FLORA PPTO C | 1052 | Industrializado | Concreto | Placa T1, piso 2, ejes 1-4 / A-L | 2026-05-15 | 2026-05-29 | 2026-06-01 | 14 | 42 | 42.2 | 100.5 | PLACA | 48 | PLACA-48-14 | 2026-10-22 | NUEVO | 2026-10-22 | 37.12 | 0.2
24603 - FLORA PPTO C | 1052 | Industrializado | Concreto | Placa T1, piso 2, ejes 1-4 / A-L | 2026-05-15 | 2026-05-22 | 2026-05-25 | 7 | 42 | 37.5 | 89.3 | PLACA | 48 | PLACA-48-7 | 2026-10-22 | NUEVO | 2026-10-22 | 31.68 | -4.5
24603 - FLORA PPTO C | 1053 | PTICO | Concreto | Antepechos ejes 2 - 4 / K, plataforma 1 | 2026-05-16 | 2026-06-13 | 2026-06-16 | 28 | 20.7 | 28.8 | 139.1 | MURO | 21 | MURO-21-28 | 2026-10-22 | NUEVO | 2026-10-22 | 21 | 8.1
24603 - FLORA PPTO C | 1053 | PTICO | Concreto | Antepechos ejes 2 - 4 / K, plataforma 1 | 2026-05-16 | 2026-06-13 | 2026-06-16 | 28 | 20.7 | 27.7 | 133.8 | MURO | 21 | MURO-21-28 | 2026-10-22 | NUEVO | 2026-10-22 | 21 | 7
24603 - FLORA PPTO C | 1053 | PTICO | Concreto | Antepechos ejes 2 - 4 / K, plataforma 1 | 2026-05-16 | 2026-06-13 | 2026-06-16 | 28 | 20.7 | 28.1 | 135.7 | MURO | 21 | MURO-21-28 | 2026-10-22 | NUEVO | 2026-10-22 | 21 | 7.4
24603 - FLORA PPTO C | 1053 | Plástico | Concreto | Antepechos ejes 2-4 / K, plataforma 1 | 2026-05-16 | 2026-05-30 | 2026-06-02 | 14 | 21 | 23.3 | 111 | MURO | 21 | MURO-21-14 | 2026-10-22 | NUEVO | 2026-10-22 | 16.24 | 2.3
24603 - FLORA PPTO C | 1053 | Plástico | Concreto | Antepechos ejes 2-4 / K, plataforma 1 | 2026-05-16 | 2026-05-23 | 2026-05-25 | 7 | 21 | 19.6 | 93.3 | MURO | 21 | MURO-21-7 | 2026-10-22 | NUEVO | 2026-10-22 | 13.86 | -1.4
24603 - FLORA PPTO C | 1054 | AUTO | Concreto | Muros T1, piso 1 ejes 7 - 9 / G - L | 2026-05-16 | 2026-06-13 | 2026-06-16 | 28 | 48.3 | 55.9 | 115.7 | MURO | 48 | MURO-48-28 | 2026-10-22 | NUEVO | 2026-10-22 | 48 | 7.6
24603 - FLORA PPTO C | 1054 | AUTO | Concreto | Muros T1, piso 1 ejes 7 - 9 / G - L | 2026-05-16 | 2026-06-13 | 2026-06-16 | 28 | 48.3 | 56.7 | 117.4 | MURO | 48 | MURO-48-28 | 2026-10-22 | NUEVO | 2026-10-22 | 48 | 8.4
24603 - FLORA PPTO C | 1054 | AUTO | Concreto | Muros T1, piso 1 ejes 7 - 9 / G - L | 2026-05-16 | 2026-06-13 | 2026-06-16 | 28 | 48.3 | 55.3 | 114.5 | MURO | 48 | MURO-48-28 | 2026-10-22 | NUEVO | 2026-10-22 | 48 | 7
24603 - FLORA PPTO C | 1054 | Autocompactado | Concreto | Muros T1, piso 1, ejes 7-9 / G-L | 2026-05-16 | 2026-05-30 | 2026-06-02 | 14 | 48 | 49 | 102.1 | MURO | 48 | MURO-48-14 | 2026-10-22 | NUEVO | 2026-10-22 | 37.12 | 1
24603 - FLORA PPTO C | 1054 | Autocompactado | Concreto | Muros T1, piso 1, ejes 7-9 / G-L | 2026-05-16 | 2026-05-23 | 2026-05-25 | 7 | 48 | 43.2 | 90 | MURO | 48 | MURO-48-7 | 2026-10-22 | NUEVO | 2026-10-22 | 31.68 | -4.8
24603 - FLORA PPTO C | 1055 | AUTO | Concreto | Muros T2, Piso 4, Ejes 9-1, A-F | 2026-05-16 | 2026-06-13 | 2026-06-16 | 28 | 48.3 | 61.6 | 127.5 | MURO | 48 | MURO-48-28 | 2026-10-22 | NUEVO | 2026-10-22 | 48 | 13.3
24603 - FLORA PPTO C | 1055 | AUTO | Concreto | Muros T2, Piso 4, Ejes 9-1, A-F | 2026-05-16 | 2026-06-13 | 2026-06-16 | 28 | 48.3 | 60.1 | 124.4 | MURO | 48 | MURO-48-28 | 2026-10-22 | NUEVO | 2026-10-22 | 48 | 11.8
24603 - FLORA PPTO C | 1055 | AUTO | Concreto | Muros T2, Piso 4, Ejes 9-1, A-F | 2026-05-16 | 2026-06-13 | 2026-06-16 | 28 | 48.3 | 61.1 | 126.5 | MURO | 48 | MURO-48-28 | 2026-10-22 | NUEVO | 2026-10-22 | 48 | 12.8
24603 - FLORA PPTO C | 1055 | Autocompactado | Concreto | Muros T2, piso 4, ejes 9-11 / A-F | 2026-05-16 | 2026-05-30 | 2026-06-02 | 14 | 48 | 47.8 | 99.6 | MURO | 48 | MURO-48-14 | 2026-10-22 | NUEVO | 2026-10-22 | 37.12 | -0.2
24603 - FLORA PPTO C | 1055 | Autocompactado | Concreto | Muros T2, piso 4, ejes 9-11 / A-F | 2026-05-16 | 2026-05-23 | 2026-05-25 | 7 | 48 | 37.5 | 78.1 | MURO | 48 | MURO-48-7 | 2026-10-22 | NUEVO | 2026-10-22 | 31.68 | -10.5
24603 - FLORA PPTO C | 1056 | C.FLUIDO | Concreto | Columnas ejes 6-7, E-F Semisótano plataforma 1 | 2026-05-16 | 2026-06-13 | 2026-06-16 | 28 | 20.7 | 31.4 | 151.7 | MURO | 21 | MURO-21-28 | 2026-10-22 | NUEVO | 2026-10-22 | 21 | 10.7
24603 - FLORA PPTO C | 1056 | C.FLUIDO | Concreto | Columnas ejes 6-7, E-F Semisótano plataforma 1 | 2026-05-16 | 2026-06-13 | 2026-06-16 | 28 | 20.7 | 31.8 | 153.6 | MURO | 21 | MURO-21-28 | 2026-10-22 | NUEVO | 2026-10-22 | 21 | 11.1
24603 - FLORA PPTO C | 1056 | C.FLUIDO | Concreto | Columnas ejes 6-7, E-F Semisótano plataforma 1 | 2026-05-16 | 2026-06-13 | 2026-06-16 | 28 | 20.7 | 30.9 | 149.3 | MURO | 21 | MURO-21-28 | 2026-10-22 | NUEVO | 2026-10-22 | 21 | 10.2
24603 - FLORA PPTO C | 1056 | C. Fluido | Concreto | Columnas ejes 6-7 / E-F, semisótano plataforma 1 | 2026-05-16 | 2026-05-30 | 2026-06-02 | 14 | 21 | 25.4 | 121 | MURO | 21 | MURO-21-14 | 2026-10-22 | NUEVO | 2026-10-22 | 16.24 | 4.4
24603 - FLORA PPTO C | 1056 | C. Fluido | Concreto | Columnas ejes 6-7 / E-F, semisótano plataforma 1 | 2026-05-16 | 2026-05-23 | 2026-05-25 | 7 | 21 | 17.2 | 81.9 | MURO | 21 | MURO-21-7 | 2026-10-22 | NUEVO | 2026-10-22 | 13.86 | -3.8
24603 - FLORA PPTO C | 1057 | PTICO | Concreto | Escaleras sótanos, semisótano, plataforma 1 | 2026-05-19 | 2026-06-16 | 2026-06-17 | 28 | 20.7 | 27 | 130.4 | AUTOCOMPAC | 21 | AUTOCOMPAC-21-28 | 2026-10-22 | NUEVO | 2026-10-22 |  | 6.3
24603 - FLORA PPTO C | 1057 | PTICO | Concreto | Escaleras sótanos, semisótano, plataforma 1 | 2026-05-19 | 2026-06-16 | 2026-06-17 | 28 | 20.7 | 26.2 | 126.6 | AUTOCOMPAC | 21 | AUTOCOMPAC-21-28 | 2026-10-22 | NUEVO | 2026-10-22 |  | 5.5
24603 - FLORA PPTO C | 1057 | PTICO | Concreto | Escaleras sótanos, semisótano, plataforma 1 | 2026-05-19 | 2026-06-16 | 2026-06-17 | 28 | 20.7 | 25.7 | 124.2 | AUTOCOMPAC | 21 | AUTOCOMPAC-21-28 | 2026-10-22 | NUEVO | 2026-10-22 |  | 5
24603 - FLORA PPTO C | 1057 | Plástico | Concreto | Escalera sótano/ semisótano plataforma 1 | 2026-05-19 | 2026-06-02 | 2026-06-03 | 14 | 21 | 21.5 | 102.4 | AUTOCOMPAC | 21 | AUTOCOMPAC-21-14 | 2026-10-22 | NUEVO | 2026-10-22 |  | 0.5
24603 - FLORA PPTO C | 1057 | Plástico | Concreto | Escalera sótano/ semisótano plataforma 1 | 2026-05-19 | 2026-05-26 | 2026-05-26 | 7 | 21 | 18.5 | 88.1 | AUTOCOMPAC | 21 | AUTOCOMPAC-21-7 | 2026-10-22 | NUEVO | 2026-10-22 |  | -2.5
24603 - FLORA PPTO C | 1058 | INDUS | Concreto | Placa T2, Piso 5, ejes 1-15 A-L | 2026-05-19 | 2026-06-16 | 2026-06-17 | 28 | 41.4 | 50.3 | 121.5 | PLACA | 48 | PLACA-48-28 | 2026-10-22 | NUEVO | 2026-10-22 | 48 | 8.9
24603 - FLORA PPTO C | 1058 | INDUS | Concreto | Placa T2, Piso 5, ejes 1-15 A-L | 2026-05-19 | 2026-06-16 | 2026-06-17 | 28 | 41.4 | 50.9 | 122.9 | PLACA | 48 | PLACA-48-28 | 2026-10-22 | NUEVO | 2026-10-22 | 48 | 9.5
24603 - FLORA PPTO C | 1058 | INDUS | Concreto | Placa T2, Piso 5, ejes 1-15 A-L | 2026-05-19 | 2026-06-16 | 2026-06-17 | 28 | 41.4 | 49.3 | 119.1 | PLACA | 48 | PLACA-48-28 | 2026-10-22 | NUEVO | 2026-10-22 | 48 | 7.9
24603 - FLORA PPTO C | 1058 | Industrializado | Concreto | Placa T2, piso 5, ejes 12-15 / A-L | 2026-05-19 | 2026-06-02 | 2026-06-03 | 14 | 42 | 44.9 | 106.9 | PLACA | 48 | PLACA-48-14 | 2026-10-22 | NUEVO | 2026-10-22 | 37.12 | 2.9
24603 - FLORA PPTO C | 1058 | Industrializado | Concreto | Placa T2, piso 5, ejes 12-15 / A-L | 2026-05-19 | 2026-05-26 | 2026-05-26 | 7 | 42 | 38.1 | 90.7 | PLACA | 48 | PLACA-48-7 | 2026-10-22 | NUEVO | 2026-10-22 | 31.68 | -3.9
24603 - FLORA PPTO C | 1059 | Autocompactado | Concreto | Columnas ejes 5-8 / E-G, semisótano plataforma 1 | 2026-05-20 | 2026-06-03 | 2026-06-04 | 14 | 21 | 24.6 | 117.1 | MURO | 21 | MURO-21-14 | 2026-10-22 | NUEVO | 2026-10-22 | 16.24 | 3.6
24603 - FLORA PPTO C | 1059 | Autocompactado | Concreto | Columnas ejes 5-8 / E-G, semisótano plataforma 1 | 2026-05-20 | 2026-05-27 | 2026-05-28 | 7 | 21 | 19.8 | 94.3 | MURO | 21 | MURO-21-7 | 2026-10-22 | NUEVO | 2026-10-22 | 13.86 | -1.2
24603 - FLORA PPTO C | 1059 | AUTO | Concreto | Columnas eje 5-8 E-G, semisótano plataforma 1 | 2026-05-20 | 2026-06-17 | 2026-06-17 | 28 | 20.7 | 28.7 | 138.6 | MURO | 21 | MURO-21-28 | 2026-10-22 | NUEVO | 2026-10-22 | 21 | 8
24603 - FLORA PPTO C | 1059 | AUTO | Concreto | Columnas eje 5-8 E-G, semisótano plataforma 1 | 2026-05-20 | 2026-06-17 | 2026-06-17 | 28 | 20.7 | 27.9 | 134.8 | MURO | 21 | MURO-21-28 | 2026-10-22 | NUEVO | 2026-10-22 | 21 | 7.2
24603 - FLORA PPTO C | 1059 | AUTO | Concreto | Columnas eje 5-8 E-G, semisótano plataforma 1 | 2026-05-20 | 2026-06-17 | 2026-06-17 | 28 | 20.7 | 28.2 | 136.2 | MURO | 21 | MURO-21-28 | 2026-10-22 | NUEVO | 2026-10-22 | 21 | 7.5
24603 - FLORA PPTO C | 1060 | Autocompactado | Concreto | Muros T1, piso 1, ejes 9-12 / G-L | 2026-05-20 | 2026-06-03 | 2026-06-04 | 14 | 48 | 47.7 | 99.4 | MURO | 48 | MURO-48-14 | 2026-10-22 | NUEVO | 2026-10-22 | 37.12 | -0.3
24603 - FLORA PPTO C | 1060 | Autocompactado | Concreto | Muros T1, piso 1, ejes 9-12 / G-L | 2026-05-20 | 2026-05-27 | 2026-05-28 | 7 | 48 | 44.1 | 91.9 | MURO | 48 | MURO-48-7 | 2026-10-22 | NUEVO | 2026-10-22 | 31.68 | -3.9
24603 - FLORA PPTO C | 1060 | AUTO | Concreto | Muros T1, Piso 1, Ejes 9-12 G-L | 2026-05-20 | 2026-06-17 | 2026-06-17 | 28 | 48.3 | 57.7 | 119.5 | MURO | 48 | MURO-48-28 | 2026-10-22 | NUEVO | 2026-10-22 | 48 | 9.4
24603 - FLORA PPTO C | 1060 | AUTO | Concreto | Muros T1, Piso 1, Ejes 9-12 G-L | 2026-05-20 | 2026-06-17 | 2026-06-17 | 28 | 48.3 | 56.3 | 116.6 | MURO | 48 | MURO-48-28 | 2026-10-22 | NUEVO | 2026-10-22 | 48 | 8
24603 - FLORA PPTO C | 1060 | AUTO | Concreto | Muros T1, Piso 1, Ejes 9-12 G-L | 2026-05-20 | 2026-06-17 | 2026-06-17 | 28 | 48.3 | 57.2 | 118.4 | MURO | 48 | MURO-48-28 | 2026-10-22 | NUEVO | 2026-10-22 | 48 | 8.9
24603 - FLORA PPTO C | 1061 | Autocompactado | Concreto | Muros T2, piso 4, ejes 7-9 / G-L | 2026-05-20 | 2026-06-03 | 2026-06-04 | 14 | 48 | 47.4 | 98.8 | MURO | 48 | MURO-48-14 | 2026-10-22 | NUEVO | 2026-10-22 | 37.12 | -0.6
24603 - FLORA PPTO C | 1061 | Autocompactado | Concreto | Muros T2, piso 4, ejes 7-9 / G-L | 2026-05-20 | 2026-05-27 | 2026-05-28 | 7 | 48 | 41.7 | 86.9 | MURO | 48 | MURO-48-7 | 2026-10-22 | NUEVO | 2026-10-22 | 31.68 | -6.3
24603 - FLORA PPTO C | 1061 | AUTO | Concreto | Muros T2, Piso 4, Ejes 7-9 G-L | 2026-05-20 | 2026-06-17 | 2026-06-17 | 28 | 48.3 | 58.1 | 120.3 | MURO | 48 | MURO-48-28 | 2026-10-22 | NUEVO | 2026-10-22 | 48 | 9.8
24603 - FLORA PPTO C | 1061 | AUTO | Concreto | Muros T2, Piso 4, Ejes 7-9 G-L | 2026-05-20 | 2026-06-17 | 2026-06-17 | 28 | 48.3 | 58.9 | 121.9 | MURO | 48 | MURO-48-28 | 2026-10-22 | NUEVO | 2026-10-22 | 48 | 10.6
24603 - FLORA PPTO C | 1061 | AUTO | Concreto | Muros T2, Piso 4, Ejes 7-9 G-L | 2026-05-20 | 2026-06-17 | 2026-06-17 | 28 | 48.3 | 57.5 | 119 | MURO | 48 | MURO-48-28 | 2026-10-22 | NUEVO | 2026-10-22 | 48 | 9.2
24603 - FLORA PPTO C | 1062 | Plástico | Concreto | Antepechos 1-1 / K piso 1, plataforma 1 | 2026-05-21 | 2026-06-04 | 2026-06-06 | 14 | 21 | 23.3 | 111 | MURO | 21 | MURO-21-14 | 2026-10-22 | NUEVO | 2026-10-22 | 16.24 | 2.3
24603 - FLORA PPTO C | 1062 | Plástico | Concreto | Antepechos 1-1 / K piso 1, plataforma 1 | 2026-05-21 | 2026-05-28 | 2026-05-29 | 7 | 21 | 20.8 | 99 | MURO | 21 | MURO-21-7 | 2026-10-22 | NUEVO | 2026-10-22 | 13.86 | -0.2
24603 - FLORA PPTO C | 1062 | PTICO | Concreto | Ante pechos eje I-I a Piso 1, plataforma 1 | 2026-05-21 | 2026-06-18 | 2026-06-19 | 28 | 20.7 | 28.7 | 138.6 | AUTOCOMPAC | 21 | AUTOCOMPAC-21-28 | 2026-10-22 | NUEVO | 2026-10-22 |  | 8
24603 - FLORA PPTO C | 1062 | PTICO | Concreto | Ante pechos eje I-I a Piso 1, plataforma 1 | 2026-05-21 | 2026-06-18 | 2026-06-19 | 28 | 20.7 | 27.8 | 134.3 | AUTOCOMPAC | 21 | AUTOCOMPAC-21-28 | 2026-10-22 | NUEVO | 2026-10-22 |  | 7.1
24603 - FLORA PPTO C | 1062 | PTICO | Concreto | Ante pechos eje I-I a Piso 1, plataforma 1 | 2026-05-21 | 2026-06-18 | 2026-06-19 | 28 | 20.7 | 28.1 | 135.7 | AUTOCOMPAC | 21 | AUTOCOMPAC-21-28 | 2026-10-22 | NUEVO | 2026-10-22 |  | 7.4
24603 - FLORA PPTO C | 1063 | Industrializado | Concreto | Placa T2, piso 5, ejes 9-12 / A-L | 2026-05-21 | 2026-06-04 | 2026-06-06 | 14 | 42 | 44.1 | 105 | PLACA | 48 | PLACA-48-14 | 2026-10-22 | NUEVO | 2026-10-22 | 37.12 | 2.1
24603 - FLORA PPTO C | 1063 | Industrializado | Concreto | Placa T2, piso 5, ejes 9-12 / A-L | 2026-05-21 | 2026-05-28 | 2026-05-29 | 7 | 42 | 41.3 | 98.3 | PLACA | 48 | PLACA-48-7 | 2026-10-22 | NUEVO | 2026-10-22 | 31.68 | -0.7
24603 - FLORA PPTO C | 1063 | INDUS | Concreto | Placa T2, Piso 5, Ejes 9-12 A-L | 2026-05-21 | 2026-06-18 | 2026-06-19 | 28 | 41.4 | 47.2 | 114 | PLACA | 48 | PLACA-48-28 | 2026-10-22 | NUEVO | 2026-10-22 | 48 | 5.8
24603 - FLORA PPTO C | 1063 | INDUS | Concreto | Placa T2, Piso 5, Ejes 9-12 A-L | 2026-05-21 | 2026-06-18 | 2026-06-19 | 28 | 41.4 | 47.8 | 115.5 | PLACA | 48 | PLACA-48-28 | 2026-10-22 | NUEVO | 2026-10-22 | 48 | 6.4
24603 - FLORA PPTO C | 1063 | INDUS | Concreto | Placa T2, Piso 5, Ejes 9-12 A-L | 2026-05-21 | 2026-06-18 | 2026-06-19 | 28 | 41.4 | 46.5 | 112.3 | PLACA | 48 | PLACA-48-28 | 2026-10-22 | NUEVO | 2026-10-22 | 48 | 5.1
24603 - FLORA PPTO C | 1064 | Industrializado | Concreto | Placa T1, piso 2, ejes 4-8 / A-L | 2026-05-21 | 2026-06-04 | 2026-06-06 | 14 | 42 | 52.5 | 125 | PLACA | 48 | PLACA-48-14 | 2026-10-22 | NUEVO | 2026-10-22 | 37.12 | 10.5
24603 - FLORA PPTO C | 1064 | Industrializado | Concreto | Placa T1, piso 2, ejes 4-8 / A-L | 2026-05-21 | 2026-05-28 | 2026-05-29 | 7 | 42 | 47.3 | 112.6 | PLACA | 48 | PLACA-48-7 | 2026-10-22 | NUEVO | 2026-10-22 | 31.68 | 5.3
24603 - FLORA PPTO C | 1064 | INDUS | Concreto | Placa T1, Piso 2, Ejes 4-8 A-L | 2026-05-21 | 2026-06-18 | 2026-06-19 | 28 | 41.4 | 60.3 | 145.7 | PLACA | 48 | PLACA-48-28 | 2026-10-22 | NUEVO | 2026-10-22 | 48 | 18.9
24603 - FLORA PPTO C | 1064 | INDUS | Concreto | Placa T1, Piso 2, Ejes 4-8 A-L | 2026-05-21 | 2026-06-18 | 2026-06-19 | 28 | 41.4 | 58.9 | 142.3 | PLACA | 48 | PLACA-48-28 | 2026-10-22 | NUEVO | 2026-10-22 | 48 | 17.5
24603 - FLORA PPTO C | 1064 | INDUS | Concreto | Placa T1, Piso 2, Ejes 4-8 A-L | 2026-05-21 | 2026-06-18 | 2026-06-19 | 28 | 41.4 | 59.8 | 144.4 | PLACA | 48 | PLACA-48-28 | 2026-10-22 | NUEVO | 2026-10-22 | 48 | 18.4
24603 - FLORA PPTO C | 1065 | Autocompactado | Concreto | Muros T2, piso 4, ejes 4-7 / G-L | 2026-05-21 | 2026-06-04 | 2026-06-06 | 14 | 48 | 57 | 118.8 | MURO | 48 | MURO-48-14 | 2026-10-22 | NUEVO | 2026-10-22 | 37.12 | 9
24603 - FLORA PPTO C | 1065 | Autocompactado | Concreto | Muros T2, piso 4, ejes 4-7 / G-L | 2026-05-21 | 2026-05-28 | 2026-05-29 | 7 | 48 | 48 | 100 | MURO | 48 | MURO-48-7 | 2026-10-22 | NUEVO | 2026-10-22 | 31.68 | 0
24603 - FLORA PPTO C | 1065 | AUTO | Concreto | Muros T2, piso 4, Ejes 4-7 G-L | 2026-05-21 | 2026-06-18 | 2026-06-19 | 28 | 48.3 | 67.5 | 139.8 | MURO | 48 | MURO-48-28 | 2026-10-22 | NUEVO | 2026-10-22 | 48 | 19.2
24603 - FLORA PPTO C | 1065 | AUTO | Concreto | Muros T2, piso 4, Ejes 4-7 G-L | 2026-05-21 | 2026-06-18 | 2026-06-19 | 28 | 48.3 | 68.6 | 142 | MURO | 48 | MURO-48-28 | 2026-10-22 | NUEVO | 2026-10-22 | 48 | 20.3
24603 - FLORA PPTO C | 1065 | AUTO | Concreto | Muros T2, piso 4, Ejes 4-7 G-L | 2026-05-21 | 2026-06-18 | 2026-06-19 | 28 | 48.3 | 67 | 138.7 | MURO | 48 | MURO-48-28 | 2026-10-22 | NUEVO | 2026-10-22 | 48 | 18.7
24603 - FLORA PPTO C | 1066 | Industrializado | Concreto | Placa T1 , Piso 2 , ejes 4 - 8 / G - L | 2026-05-22 | 2026-06-19 | 2026-06-22 | 28 | 41.4 | 57 | 137.7 | PLACA | 48 | PLACA-48-28 | 2026-10-22 | NUEVO | 2026-10-22 | 48 | 15.6
24603 - FLORA PPTO C | 1066 | Industrializado | Concreto | Placa T1 , Piso 2 , ejes 4 - 8 / G - L | 2026-05-22 | 2026-06-19 | 2026-06-22 | 28 | 41.4 | 56.8 | 137.2 | PLACA | 48 | PLACA-48-28 | 2026-10-22 | NUEVO | 2026-10-22 | 48 | 15.4
24603 - FLORA PPTO C | 1066 | Industrializado | Concreto | Placa T1 , Piso 2 , ejes 4 - 8 / G - L | 2026-05-22 | 2026-06-19 | 2026-06-22 | 28 | 41.4 | 55.3 | 133.6 | PLACA | 48 | PLACA-48-28 | 2026-10-22 | NUEVO | 2026-10-22 | 48 | 13.9
24603 - FLORA PPTO C | 1066 | Industrializado | Concreto | Placa T1, piso 2, ejes 4-8 / G-L | 2026-05-22 | 2026-06-05 | 2026-06-06 | 14 | 42 | 49.1 | 116.9 | PLACA | 48 | PLACA-48-14 | 2026-10-22 | NUEVO | 2026-10-22 | 37.12 | 7.1
24603 - FLORA PPTO C | 1066 | Industrializado | Concreto | Placa T1, piso 2, ejes 4-8 / G-L | 2026-05-22 | 2026-05-29 | 2026-06-01 | 7 | 42 | 44.1 | 105 | PLACA | 48 | PLACA-48-7 | 2026-10-22 | NUEVO | 2026-10-22 | 31.68 | 2.1
24603 - FLORA PPTO C | 1067 | Autocompactante | Concreto | Columnas ejes 1 - 3 , E - F. Semi sótano , Plataforma 1 | 2026-05-22 | 2026-06-19 | 2026-06-22 | 28 | 20.7 | 32.4 | 156.5 | MURO | 21 | MURO-21-28 | 2026-10-22 | NUEVO | 2026-10-22 | 21 | 11.7
24603 - FLORA PPTO C | 1067 | Autocompactante | Concreto | Columnas ejes 1 - 3 , E - F. Semi sótano , Plataforma 1 | 2026-05-22 | 2026-06-19 | 2026-06-22 | 28 | 20.7 | 32.2 | 155.6 | MURO | 21 | MURO-21-28 | 2026-10-22 | NUEVO | 2026-10-22 | 21 | 11.5
24603 - FLORA PPTO C | 1067 | Autocompactante | Concreto | Columnas ejes 1 - 3 , E - F. Semi sótano , Plataforma 1 | 2026-05-22 | 2026-06-19 | 2026-06-22 | 28 | 20.7 | 32.6 | 157.5 | MURO | 21 | MURO-21-28 | 2026-10-22 | NUEVO | 2026-10-22 | 21 | 11.9
24603 - FLORA PPTO C | 1067 | Autocompactado | Concreto | Columnas ejes 1-3 / E-F, sótano plataforma 1 | 2026-05-22 | 2026-06-05 | 2026-06-06 | 14 | 21 | 25.2 | 120 | MURO | 21 | MURO-21-14 | 2026-10-22 | NUEVO | 2026-10-22 | 16.24 | 4.2
24603 - FLORA PPTO C | 1067 | Autocompactado | Concreto | Columnas ejes 1-3 / E-F, sótano plataforma 1 | 2026-05-22 | 2026-05-29 | 2026-06-01 | 7 | 21 | 19.2 | 91.4 | MURO | 21 | MURO-21-7 | 2026-10-22 | NUEVO | 2026-10-22 | 13.86 | -1.8
24603 - FLORA PPTO C | 1068 | Autocompactante | Concreto | Muros T2 , Piso 4 , ejes 4 - 7 / A - F | 2026-05-22 | 2026-06-19 | 2026-06-22 | 28 | 48.3 | 72.8 | 150.7 | MURO | 48 | MURO-48-28 | 2026-10-22 | NUEVO | 2026-10-22 | 48 | 24.5
24603 - FLORA PPTO C | 1068 | Autocompactante | Concreto | Muros T2 , Piso 4 , ejes 4 - 7 / A - F | 2026-05-22 | 2026-06-19 | 2026-06-22 | 28 | 48.3 | 72.6 | 150.3 | MURO | 48 | MURO-48-28 | 2026-10-22 | NUEVO | 2026-10-22 | 48 | 24.3
24603 - FLORA PPTO C | 1068 | Autocompactante | Concreto | Muros T2 , Piso 4 , ejes 4 - 7 / A - F | 2026-05-22 | 2026-06-19 | 2026-06-22 | 28 | 48.3 | 72.4 | 149.9 | MURO | 48 | MURO-48-28 | 2026-10-22 | NUEVO | 2026-10-22 | 48 | 24.1
24603 - FLORA PPTO C | 1068 | Autocompactado | Concreto | Muros T2, piso 4, ejes 4-7 / A-F | 2026-05-22 | 2026-06-05 | 2026-06-06 | 14 | 48 | 54 | 112.5 | MURO | 48 | MURO-48-14 | 2026-10-22 | NUEVO | 2026-10-22 | 37.12 | 6
24603 - FLORA PPTO C | 1068 | Autocompactado | Concreto | Muros T2, piso 4, ejes 4-7 / A-F | 2026-05-22 | 2026-05-29 | 2026-06-01 | 7 | 48 | 49.2 | 102.5 | MURO | 48 | MURO-48-7 | 2026-10-22 | NUEVO | 2026-10-22 | 31.68 | 1.2
24603 - FLORA PPTO C | 1069 | Autocompactante | Concreto | Muros T1 , Piso 1, ejes 4 - 7 / G - L | 2026-05-23 | 2026-06-20 | 2026-06-22 | 28 | 48.3 | 67.5 | 139.8 | MURO | 48 | MURO-48-28 | 2026-10-22 | NUEVO | 2026-10-22 | 48 | 19.2
24603 - FLORA PPTO C | 1069 | Autocompactante | Concreto | Muros T1 , Piso 1, ejes 4 - 7 / G - L | 2026-05-23 | 2026-06-20 | 2026-06-22 | 28 | 48.3 | 68.6 | 142 | MURO | 48 | MURO-48-28 | 2026-10-22 | NUEVO | 2026-10-22 | 48 | 20.3
24603 - FLORA PPTO C | 1069 | Autocompactante | Concreto | Muros T1 , Piso 1, ejes 4 - 7 / G - L | 2026-05-23 | 2026-06-20 | 2026-06-22 | 28 | 48.3 | 67 | 138.7 | MURO | 48 | MURO-48-28 | 2026-10-22 | NUEVO | 2026-10-22 | 48 | 18.7
24603 - FLORA PPTO C | 1069 | Autocompactado | Concreto | Muros T1, piso 1, ejes 4-7 / G-L | 2026-05-23 | 2026-06-06 | 2026-06-09 | 14 | 48 | 53.1 | 110.6 | MURO | 48 | MURO-48-14 | 2026-10-22 | NUEVO | 2026-10-22 | 37.12 | 5.1
24603 - FLORA PPTO C | 1069 | Autocompactado | Concreto | Muros T1, piso 1, ejes 4-7 / G-L | 2026-05-23 | 2026-05-30 | 2026-06-02 | 7 | 48 | 50.6 | 105.4 | MURO | 48 | MURO-48-7 | 2026-10-22 | NUEVO | 2026-10-22 | 31.68 | 2.6
24603 - FLORA PPTO C | 1070 | Industrializado | Concreto | Placa T2 , Piso 5 ,ejes 7 - 9 / A - L | 2026-05-23 | 2026-06-20 | 2026-06-22 | 28 | 41.4 | 56.7 | 137 | PLACA | 48 | PLACA-48-28 | 2026-10-22 | NUEVO | 2026-10-22 | 48 | 15.3
24603 - FLORA PPTO C | 1070 | Industrializado | Concreto | Placa T2 , Piso 5 ,ejes 7 - 9 / A - L | 2026-05-23 | 2026-06-20 | 2026-06-22 | 28 | 41.4 | 55.4 | 133.8 | PLACA | 48 | PLACA-48-28 | 2026-10-22 | NUEVO | 2026-10-22 | 48 | 14
24603 - FLORA PPTO C | 1070 | Industrializado | Concreto | Placa T2 , Piso 5 ,ejes 7 - 9 / A - L | 2026-05-23 | 2026-06-20 | 2026-06-22 | 28 | 41.4 | 56.2 | 135.7 | PLACA | 48 | PLACA-48-28 | 2026-10-22 | NUEVO | 2026-10-22 | 48 | 14.8
24603 - FLORA PPTO C | 1070 | Industrializado | Concreto | Placa T2, piso 5, ejes 7-9 / A-L | 2026-05-23 | 2026-06-06 | 2026-06-09 | 14 | 42 | 45 | 107.1 | PLACA | 48 | PLACA-48-14 | 2026-10-22 | NUEVO | 2026-10-22 | 37.12 | 3
24603 - FLORA PPTO C | 1070 | Industrializado | Concreto | Placa T2, piso 5, ejes 7-9 / A-L | 2026-05-23 | 2026-05-30 | 2026-06-02 | 7 | 42 | 41.7 | 99.3 | PLACA | 48 | PLACA-48-7 | 2026-10-22 | NUEVO | 2026-10-22 | 31.68 | -0.3
24603 - FLORA PPTO C | 1071 | Autocompactante | Concreto | Muros T2 , Piso 4 , ejes 1 - 4 / A - L | 2026-05-23 | 2026-06-20 | 2026-06-22 | 28 | 48.3 | 66.1 | 136.9 | MURO | 48 | MURO-48-28 | 2026-10-22 | NUEVO | 2026-10-22 | 48 | 17.8
24603 - FLORA PPTO C | 1071 | Autocompactante | Concreto | Muros T2 , Piso 4 , ejes 1 - 4 / A - L | 2026-05-23 | 2026-06-20 | 2026-06-22 | 28 | 48.3 | 67.2 | 139.1 | MURO | 48 | MURO-48-28 | 2026-10-22 | NUEVO | 2026-10-22 | 48 | 18.9
24603 - FLORA PPTO C | 1071 | Autocompactante | Concreto | Muros T2 , Piso 4 , ejes 1 - 4 / A - L | 2026-05-23 | 2026-06-20 | 2026-06-22 | 28 | 48.3 | 65.6 | 135.8 | MURO | 48 | MURO-48-28 | 2026-10-22 | NUEVO | 2026-10-22 | 48 | 17.3
24603 - FLORA PPTO C | 1071 | Autocompactado | Concreto | Muros T2, piso 4, ejes 1-4 / A-L | 2026-05-23 | 2026-06-06 | 2026-06-09 | 14 | 48 | 50.7 | 105.6 | MURO | 48 | MURO-48-14 | 2026-10-22 | NUEVO | 2026-10-22 | 37.12 | 2.7
24603 - FLORA PPTO C | 1071 | Autocompactado | Concreto | Muros T2, piso 4, ejes 1-4 / A-L | 2026-05-23 | 2026-05-30 | 2026-06-02 | 7 | 48 | 46.9 | 97.7 | MURO | 48 | MURO-48-7 | 2026-10-22 | NUEVO | 2026-10-22 | 31.68 | -1.1
24603 - FLORA PPTO C | 1072 | Ptico | Concreto | Viga cabezal, ejes 2 - 4 / D, semí sotano plataforma 1 | 2026-05-25 | 2026-06-22 | 2026-06-22 | 28 | 20.7 | 28 | 135.3 | AUTOCOMPAC | 21 | AUTOCOMPAC-21-28 | 2026-10-22 | NUEVO | 2026-10-22 |  | 7.3
24603 - FLORA PPTO C | 1072 | Ptico | Concreto | Viga cabezal, ejes 2 - 4 / D, semí sotano plataforma 1 | 2026-05-25 | 2026-06-22 | 2026-06-22 | 28 | 20.7 | 28.5 | 137.7 | AUTOCOMPAC | 21 | AUTOCOMPAC-21-28 | 2026-10-22 | NUEVO | 2026-10-22 |  | 7.8
24603 - FLORA PPTO C | 1072 | Ptico | Concreto | Viga cabezal, ejes 2 - 4 / D, semí sotano plataforma 1 | 2026-05-25 | 2026-06-22 | 2026-06-22 | 28 | 20.7 | 28.6 | 138.2 | AUTOCOMPAC | 21 | AUTOCOMPAC-21-28 | 2026-10-22 | NUEVO | 2026-10-22 |  | 7.9
24603 - FLORA PPTO C | 1072 | Plástico | Concreto | Viga cabezal ejes 2-4 / D, semisótano plataforma 1 | 2026-05-25 | 2026-06-08 | 2026-06-11 | 14 | 21 | 23.6 | 112.4 | AUTOCOMPAC | 21 | AUTOCOMPAC-21-14 | 2026-10-22 | NUEVO | 2026-10-22 |  | 2.6
24603 - FLORA PPTO C | 1072 | Plástico | Concreto | Viga cabezal ejes 2-4 / D, semisótano plataforma 1 | 2026-05-25 | 2026-06-01 | 2026-06-02 | 7 | 21 | 21.4 | 101.9 | AUTOCOMPAC | 21 | AUTOCOMPAC-21-7 | 2026-10-22 | NUEVO | 2026-10-22 |  | 0.4
24603 - FLORA PPTO C | 1073 | Indus | Concreto | Placa T2, piso 5, ejes 4-7 / A-L | 2026-05-25 | 2026-06-22 | 2026-06-22 | 28 | 41.4 | 54 | 130.4 | PLACA | 48 | PLACA-48-28 | 2026-10-22 | NUEVO | 2026-10-22 | 48 | 12.6
24603 - FLORA PPTO C | 1073 | Indus | Concreto | Placa T2, piso 5, ejes 4-7 / A-L | 2026-05-25 | 2026-06-22 | 2026-06-22 | 28 | 41.4 | 55.9 | 135 | PLACA | 48 | PLACA-48-28 | 2026-10-22 | NUEVO | 2026-10-22 | 48 | 14.5
24603 - FLORA PPTO C | 1073 | Indus | Concreto | Placa T2, piso 5, ejes 4-7 / A-L | 2026-05-25 | 2026-06-22 | 2026-06-22 | 28 | 41.4 | 54 | 130.4 | PLACA | 48 | PLACA-48-28 | 2026-10-22 | NUEVO | 2026-10-22 | 48 | 12.6
24603 - FLORA PPTO C | 1073 | Industrializado | Concreto | Placa ejes 4-7 / A-L, piso 5, torre 2 | 2026-05-25 | 2026-06-08 | 2026-06-11 | 14 | 42 | 46.3 | 110.2 | PLACA | 48 | PLACA-48-14 | 2026-10-22 | NUEVO | 2026-10-22 | 37.12 | 4.3
24603 - FLORA PPTO C | 1073 | Industrializado | Concreto | Placa ejes 4-7 / A-L, piso 5, torre 2 | 2026-05-25 | 2026-06-01 | 2026-06-02 | 7 | 42 | 41.2 | 98.1 | PLACA | 48 | PLACA-48-7 | 2026-10-22 | NUEVO | 2026-10-22 | 31.68 | -0.8
24603 - FLORA PPTO C | 1074 | Ptico | Concreto | Placa semí sotano ejes 4-7 / J-G, plataforma 1 | 2026-05-26 | 2026-06-23 | 2026-06-23 | 28 | 20.7 | 31.6 | 152.7 | PLACA | 21 | PLACA-21-28 | 2026-10-22 | NUEVO | 2026-10-22 | 21 | 10.9
24603 - FLORA PPTO C | 1074 | Ptico | Concreto | Placa semí sotano ejes 4-7 / J-G, plataforma 1 | 2026-05-26 | 2026-06-23 | 2026-06-23 | 28 | 20.7 | 31.3 | 151.2 | PLACA | 21 | PLACA-21-28 | 2026-10-22 | NUEVO | 2026-10-22 | 21 | 10.6
24603 - FLORA PPTO C | 1074 | Ptico | Concreto | Placa semí sotano ejes 4-7 / J-G, plataforma 1 | 2026-05-26 | 2026-06-23 | 2026-06-23 | 28 | 20.7 | 31 | 149.8 | PLACA | 21 | PLACA-21-28 | 2026-10-22 | NUEVO | 2026-10-22 | 21 | 10.3
24603 - FLORA PPTO C | 1074 | Plástico | Concreto | Placa semisótano ejes 4-7 / J-G, plataforma 1 | 2026-05-26 | 2026-06-09 | 2026-06-11 | 14 | 21 | 25.2 | 120 | PLACA | 21 | PLACA-21-14 | 2026-10-22 | NUEVO | 2026-10-22 | 16.24 | 4.2
24603 - FLORA PPTO C | 1074 | Plástico | Concreto | Placa semisótano ejes 4-7 / J-G, plataforma 1 | 2026-05-26 | 2026-06-02 | 2026-06-03 | 7 | 21 | 22.1 | 105.2 | PLACA | 21 | PLACA-21-7 | 2026-10-22 | NUEVO | 2026-10-22 | 13.86 | 1.1
24603 - FLORA PPTO C | 1075 | Indus | Concreto | Escaleras ejes 13-15/ E-H, piso 1, piso 2 T2 | 2026-05-26 | 2026-06-23 | 2026-06-23 | 28 | 41.4 | 51.4 | 124.2 | AUTOCOMPAC | 48 | AUTOCOMPAC-48-28 | 2026-10-22 | NUEVO | 2026-10-22 | 48 | 10
24603 - FLORA PPTO C | 1075 | Indus | Concreto | Escaleras ejes 13-15/ E-H, piso 1, piso 2 T2 | 2026-05-26 | 2026-06-23 | 2026-06-23 | 28 | 41.4 | 51.2 | 123.7 | AUTOCOMPAC | 48 | AUTOCOMPAC-48-28 | 2026-10-22 | NUEVO | 2026-10-22 | 48 | 9.8
24603 - FLORA PPTO C | 1075 | Indus | Concreto | Escaleras ejes 13-15/ E-H, piso 1, piso 2 T2 | 2026-05-26 | 2026-06-23 | 2026-06-23 | 28 | 41.4 | 52.1 | 125.8 | AUTOCOMPAC | 48 | AUTOCOMPAC-48-28 | 2026-10-22 | NUEVO | 2026-10-22 | 48 | 10.7
24603 - FLORA PPTO C | 1075 | Industrializado | Concreto | Escaleras ejes 13-15 / E-H, piso 1 a piso 2, T2 | 2026-05-26 | 2026-06-09 | 2026-06-11 | 14 | 42 | 44 | 104.8 | AUTOCOMPAC | 48 | AUTOCOMPAC-48-14 | 2026-10-22 | NUEVO | 2026-10-22 | 37.12 | 2
24603 - FLORA PPTO C | 1075 | Industrializado | Concreto | Escaleras ejes 13-15 / E-H, piso 1 a piso 2, T2 | 2026-05-26 | 2026-06-02 | 2026-06-03 | 7 | 42 | 40.2 | 95.7 | AUTOCOMPAC | 48 | AUTOCOMPAC-48-7 | 2026-10-22 | NUEVO | 2026-10-22 | 31.68 | -1.8
24603 - FLORA PPTO C | 1076 | Indus | Concreto | Placa ejes 8-12 / F-L, piso 2 , torre 1 | 2026-05-26 | 2026-06-23 | 2026-06-23 | 28 | 41.4 | 58.3 | 140.8 | PLACA | 48 | PLACA-48-28 | 2026-10-22 | NUEVO | 2026-10-22 | 48 | 16.9
24603 - FLORA PPTO C | 1076 | Indus | Concreto | Placa ejes 8-12 / F-L, piso 2 , torre 1 | 2026-05-26 | 2026-06-23 | 2026-06-23 | 28 | 41.4 | 58 | 140.1 | PLACA | 48 | PLACA-48-28 | 2026-10-22 | NUEVO | 2026-10-22 | 48 | 16.6
24603 - FLORA PPTO C | 1076 | Indus | Concreto | Placa ejes 8-12 / F-L, piso 2 , torre 1 | 2026-05-26 | 2026-06-23 | 2026-06-23 | 28 | 41.4 | 57.6 | 139.1 | PLACA | 48 | PLACA-48-28 | 2026-10-22 | NUEVO | 2026-10-22 | 48 | 16.2
24603 - FLORA PPTO C | 1076 | Industrializado | Concreto | Placa ejes 8-12 / F-L, piso 2, T1 | 2026-05-26 | 2026-06-09 | 2026-06-11 | 14 | 42 | 50.1 | 119.3 | PLACA | 48 | PLACA-48-14 | 2026-10-22 | NUEVO | 2026-10-22 | 37.12 | 8.1
24603 - FLORA PPTO C | 1076 | Industrializado | Concreto | Placa ejes 8-12 / F-L, piso 2, T1 | 2026-05-26 | 2026-06-02 | 2026-06-03 | 7 | 42 | 47.5 | 113.1 | PLACA | 48 | PLACA-48-7 | 2026-10-22 | NUEVO | 2026-10-22 | 31.68 | 5.5
24603 - FLORA PPTO C | 1077 | Auto | Concreto | Muros ejes 12-15 / A-L, piso 5, torre 2 | 2026-05-26 | 2026-06-23 | 2026-06-23 | 28 | 48.3 | 60.8 | 125.9 | MURO | 48 | MURO-48-28 | 2026-10-22 | NUEVO | 2026-10-22 | 48 | 12.5
24603 - FLORA PPTO C | 1077 | Auto | Concreto | Muros ejes 12-15 / A-L, piso 5, torre 2 | 2026-05-26 | 2026-06-23 | 2026-06-23 | 28 | 48.3 | 59.4 | 123 | MURO | 48 | MURO-48-28 | 2026-10-22 | NUEVO | 2026-10-22 | 48 | 11.1
24603 - FLORA PPTO C | 1077 | Auto | Concreto | Muros ejes 12-15 / A-L, piso 5, torre 2 | 2026-05-26 | 2026-06-23 | 2026-06-23 | 28 | 48.3 | 60.3 | 124.8 | MURO | 48 | MURO-48-28 | 2026-10-22 | NUEVO | 2026-10-22 | 48 | 12
24603 - FLORA PPTO C | 1077 | Autocompactado | Concreto | Muros ejes 12-15 / A-L, piso 5, T2 | 2026-05-26 | 2026-06-09 | 2026-06-11 | 14 | 48 | 44.8 | 93.3 | MURO | 48 | MURO-48-14 | 2026-10-22 | NUEVO | 2026-10-22 | 37.12 | -3.2
24603 - FLORA PPTO C | 1077 | Autocompactado | Concreto | Muros ejes 12-15 / A-L, piso 5, T2 | 2026-05-26 | 2026-06-02 | 2026-06-03 | 7 | 48 | 41.5 | 86.5 | MURO | 48 | MURO-48-7 | 2026-10-22 | NUEVO | 2026-10-22 | 31.68 | -6.5
24603 - FLORA PPTO C | 1078 | Auto | Concreto | Columnas semí sotano, ejes 1-3 / E-G, plataforma 1 | 2026-05-26 | 2026-06-23 | 2026-06-23 | 28 | 20.7 | 34.4 | 166.2 | MURO | 21 | MURO-21-28 | 2026-10-22 | NUEVO | 2026-10-22 | 21 | 13.7
24603 - FLORA PPTO C | 1078 | Auto | Concreto | Columnas semí sotano, ejes 1-3 / E-G, plataforma 1 | 2026-05-26 | 2026-06-23 | 2026-06-23 | 28 | 20.7 | 34.9 | 168.6 | MURO | 21 | MURO-21-28 | 2026-10-22 | NUEVO | 2026-10-22 | 21 | 14.2
24603 - FLORA PPTO C | 1078 | Auto | Concreto | Columnas semí sotano, ejes 1-3 / E-G, plataforma 1 | 2026-05-26 | 2026-06-23 | 2026-06-23 | 28 | 20.7 | 33.9 | 163.8 | MURO | 21 | MURO-21-28 | 2026-10-22 | NUEVO | 2026-10-22 | 21 | 13.2
24603 - FLORA PPTO C | 1078 | Autocompactado | Concreto | Columnas semisótano ejes 1-3 / E-G, plataforma 1 | 2026-05-26 | 2026-06-09 | 2026-06-11 | 14 | 21 | 32.5 | 154.8 | MURO | 21 | MURO-21-14 | 2026-10-22 | NUEVO | 2026-10-22 | 16.24 | 11.5
24603 - FLORA PPTO C | 1078 | Autocompactado | Concreto | Columnas semisótano ejes 1-3 / E-G, plataforma 1 | 2026-05-26 | 2026-06-02 | 2026-06-03 | 7 | 21 | 21.1 | 100.5 | MURO | 21 | MURO-21-7 | 2026-10-22 | NUEVO | 2026-10-22 | 13.86 | 0.1
24603 - FLORA PPTO C | 1079 | Auto | Concreto | Columnas semí sotano ejes 1-3, E-G, plataforma 1 | 2026-05-27 | 2026-06-24 | 2026-06-24 | 28 | 20.7 | 26.2 | 126.6 | MURO | 21 | MURO-21-28 | 2026-10-22 | NUEVO | 2026-10-22 | 21 | 5.5
24603 - FLORA PPTO C | 1079 | Auto | Concreto | Columnas semí sotano ejes 1-3, E-G, plataforma 1 | 2026-05-27 | 2026-06-24 | 2026-06-24 | 28 | 20.7 | 27.1 | 130.9 | MURO | 21 | MURO-21-28 | 2026-10-22 | NUEVO | 2026-10-22 | 21 | 6.4
24603 - FLORA PPTO C | 1079 | Auto | Concreto | Columnas semí sotano ejes 1-3, E-G, plataforma 1 | 2026-05-27 | 2026-06-24 | 2026-06-24 | 28 | 20.7 | 26.3 | 127.1 | MURO | 21 | MURO-21-28 | 2026-10-22 | NUEVO | 2026-10-22 | 21 | 5.6
24603 - FLORA PPTO C | 1079 | Autocompactado | Concreto | Columnas semisótano ejes 1-3 / E-G, plataforma 1 | 2026-05-27 | 2026-06-10 | 2026-06-11 | 14 | 21 | 22.8 | 108.6 | MURO | 21 | MURO-21-14 | 2026-10-22 | NUEVO | 2026-10-22 | 16.24 | 1.8
24603 - FLORA PPTO C | 1079 | Autocompactado | Concreto | Columnas semisótano ejes 1-3 / E-G, plataforma 1 | 2026-05-27 | 2026-06-03 | 2026-06-04 | 7 | 21 | 20.3 | 96.7 | MURO | 21 | MURO-21-7 | 2026-10-22 | NUEVO | 2026-10-22 | 13.86 | -0.7
24603 - FLORA PPTO C | 1080 | Auto | Concreto | Muros T1, piso 1, ejes 1-4 / A-L | 2026-05-27 | 2026-06-24 | 2026-06-24 | 28 | 48.3 | 61.8 | 128 | MURO | 48 | MURO-48-28 | 2026-10-22 | NUEVO | 2026-10-22 | 48 | 13.5
24603 - FLORA PPTO C | 1080 | Auto | Concreto | Muros T1, piso 1, ejes 1-4 / A-L | 2026-05-27 | 2026-06-24 | 2026-06-24 | 28 | 48.3 | 60.3 | 124.8 | MURO | 48 | MURO-48-28 | 2026-10-22 | NUEVO | 2026-10-22 | 48 | 12
24603 - FLORA PPTO C | 1080 | Auto | Concreto | Muros T1, piso 1, ejes 1-4 / A-L | 2026-05-27 | 2026-06-24 | 2026-06-24 | 28 | 48.3 | 61.3 | 126.9 | MURO | 48 | MURO-48-28 | 2026-10-22 | NUEVO | 2026-10-22 | 48 | 13
24603 - FLORA PPTO C | 1080 | Autocompactado | Concreto | Muros T1, piso 1, ejes 1-4 / A-L | 2026-05-27 | 2026-06-10 | 2026-06-11 | 14 | 48 | 48.6 | 101.3 | MURO | 48 | MURO-48-14 | 2026-10-22 | NUEVO | 2026-10-22 | 37.12 | 0.6
24603 - FLORA PPTO C | 1080 | Autocompactado | Concreto | Muros T1, piso 1, ejes 1-4 / A-L | 2026-05-27 | 2026-06-03 | 2026-06-04 | 7 | 48 | 41.1 | 85.6 | MURO | 48 | MURO-48-7 | 2026-10-22 | NUEVO | 2026-10-22 | 31.68 | -6.9
24603 - FLORA PPTO C | 1081 | Ptico | Concreto | Viga cabezal, ejes 1-2/ D, semí sotano plataforma 1 | 2026-05-27 | 2026-06-24 | 2026-06-24 | 28 | 20.7 | 31.7 | 153.1 | AUTOCOMPAC | 21 | AUTOCOMPAC-21-28 | 2026-10-22 | NUEVO | 2026-10-22 |  | 11
24603 - FLORA PPTO C | 1081 | Ptico | Concreto | Viga cabezal, ejes 1-2/ D, semí sotano plataforma 1 | 2026-05-27 | 2026-06-24 | 2026-06-24 | 28 | 20.7 | 32 | 154.6 | AUTOCOMPAC | 21 | AUTOCOMPAC-21-28 | 2026-10-22 | NUEVO | 2026-10-22 |  | 11.3
24603 - FLORA PPTO C | 1081 | Ptico | Concreto | Viga cabezal, ejes 1-2/ D, semí sotano plataforma 1 | 2026-05-27 | 2026-06-24 | 2026-06-24 | 28 | 20.7 | 31.2 | 150.7 | AUTOCOMPAC | 21 | AUTOCOMPAC-21-28 | 2026-10-22 | NUEVO | 2026-10-22 |  | 10.5
24603 - FLORA PPTO C | 1081 | Plástico | Concreto | Viga cabezal semisótano ejes 1-2 / D plataforma 1 | 2026-05-27 | 2026-06-10 | 2026-06-11 | 14 | 21 | 25.9 | 123.3 | AUTOCOMPAC | 21 | AUTOCOMPAC-21-14 | 2026-10-22 | NUEVO | 2026-10-22 |  | 4.9
24603 - FLORA PPTO C | 1081 | Plástico | Concreto | Viga cabezal semisótano ejes 1-2 / D plataforma 1 | 2026-05-27 | 2026-06-03 | 2026-06-04 | 7 | 21 | 19.2 | 91.4 | AUTOCOMPAC | 21 | AUTOCOMPAC-21-7 | 2026-10-22 | NUEVO | 2026-10-22 |  | -1.8
24603 - FLORA PPTO C | 1082 | Industrializado | Concreto | Placa T2, piso 5, ejes 1 - 4 / A - L | 2026-05-27 | 2026-06-24 | 2026-06-24 | 28 | 41.4 | 55.9 | 135 | PLACA | 48 | PLACA-48-28 | 2026-10-22 | NUEVO | 2026-10-22 | 48 | 14.5
24603 - FLORA PPTO C | 1082 | Industrializado | Concreto | Placa T2, piso 5, ejes 1 - 4 / A - L | 2026-05-27 | 2026-06-24 | 2026-06-24 | 28 | 41.4 | 54 | 130.4 | PLACA | 48 | PLACA-48-28 | 2026-10-22 | NUEVO | 2026-10-22 | 48 | 12.6
24603 - FLORA PPTO C | 1082 | Industrializado | Concreto | Placa T2, piso 5, ejes 1 - 4 / A - L | 2026-05-27 | 2026-06-24 | 2026-06-24 | 28 | 41.4 | 54.9 | 132.6 | PLACA | 48 | PLACA-48-28 | 2026-10-22 | NUEVO | 2026-10-22 | 48 | 13.5
24603 - FLORA PPTO C | 1082 | Industrializado | Concreto | Placa T2, piso 5, ejes 1-4 / A-L | 2026-05-27 | 2026-06-10 | 2026-06-11 | 14 | 42 | 43.8 | 104.3 | PLACA | 48 | PLACA-48-14 | 2026-10-22 | NUEVO | 2026-10-22 | 37.12 | 1.8
24603 - FLORA PPTO C | 1082 | Industrializado | Concreto | Placa T2, piso 5, ejes 1-4 / A-L | 2026-05-27 | 2026-06-03 | 2026-06-04 | 7 | 42 | 40 | 95.2 | PLACA | 48 | PLACA-48-7 | 2026-10-22 | NUEVO | 2026-10-22 | 31.68 | -2
24603 - FLORA PPTO C | 1083 | Autocompactante | Concreto | Muros T2 , Piso 5 , ejes 9 - 12 / A - F | 2026-05-27 | 2026-06-24 | 2026-06-24 | 28 | 48.3 | 61.3 | 126.9 | MURO | 48 | MURO-48-28 | 2026-10-22 | NUEVO | 2026-10-22 | 48 | 13
24603 - FLORA PPTO C | 1083 | Autocompactante | Concreto | Muros T2 , Piso 5 , ejes 9 - 12 / A - F | 2026-05-27 | 2026-06-24 | 2026-06-24 | 28 | 48.3 | 62.2 | 128.8 | MURO | 48 | MURO-48-28 | 2026-10-22 | NUEVO | 2026-10-22 | 48 | 13.9
24603 - FLORA PPTO C | 1083 | Autocompactante | Concreto | Muros T2 , Piso 5 , ejes 9 - 12 / A - F | 2026-05-27 | 2026-06-24 | 2026-06-24 | 28 | 48.3 | 60.8 | 125.9 | MURO | 48 | MURO-48-28 | 2026-10-22 | NUEVO | 2026-10-22 | 48 | 12.5
24603 - FLORA PPTO C | 1083 | Autocompactado | Concreto | Muros T2, piso 5, ejes 9-12 / A-E | 2026-05-27 | 2026-06-10 | 2026-06-11 | 14 | 48 | 48.5 | 101 | MURO | 48 | MURO-48-14 | 2026-10-22 | NUEVO | 2026-10-22 | 37.12 | 0.5
24603 - FLORA PPTO C | 1083 | Autocompactado | Concreto | Muros T2, piso 5, ejes 9-12 / A-E | 2026-05-27 | 2026-06-03 | 2026-06-04 | 7 | 48 | 42.6 | 88.8 | MURO | 48 | MURO-48-7 | 2026-10-22 | NUEVO | 2026-10-22 | 31.68 | -5.4
24603 - FLORA PPTO C | 1084 | Industrializado | Concreto | Placa T1 , Piso 2 , ejes 8 - 12 / A - G | 2026-05-28 | 2026-06-25 | 2026-06-25 | 28 | 41.4 | 52.5 | 126.8 | PLACA | 48 | PLACA-48-28 | 2026-10-22 | NUEVO | 2026-10-22 | 48 | 11.1
24603 - FLORA PPTO C | 1084 | Industrializado | Concreto | Placa T1 , Piso 2 , ejes 8 - 12 / A - G | 2026-05-28 | 2026-06-25 | 2026-06-25 | 28 | 41.4 | 53.3 | 128.7 | PLACA | 48 | PLACA-48-28 | 2026-10-22 | NUEVO | 2026-10-22 | 48 | 11.9
24603 - FLORA PPTO C | 1084 | Industrializado | Concreto | Placa T1 , Piso 2 , ejes 8 - 12 / A - G | 2026-05-28 | 2026-06-25 | 2026-06-25 | 28 | 41.4 | 52 | 125.6 | PLACA | 48 | PLACA-48-28 | 2026-10-22 | NUEVO | 2026-10-22 | 48 | 10.6
24603 - FLORA PPTO C | 1084 | Industrializado | Concreto | Placa T1, piso 2, ejes 8-12 / A-G | 2026-05-28 | 2026-06-11 | 2026-06-13 | 14 | 42 | 49.5 | 117.9 | PLACA | 48 | PLACA-48-14 | 2026-10-22 | NUEVO | 2026-10-22 | 37.12 | 7.5
24603 - FLORA PPTO C | 1084 | Industrializado | Concreto | Placa T1, piso 2, ejes 8-12 / A-G | 2026-05-28 | 2026-06-04 | 2026-06-06 | 7 | 42 | 46.3 | 110.2 | PLACA | 48 | PLACA-48-7 | 2026-10-22 | NUEVO | 2026-10-22 | 31.68 | 4.3
24603 - FLORA PPTO C | 1085 | Autocompactante | Concreto | Columnas semi sótano ejes 5 - 7 / H - I , plataforma 1 | 2026-05-28 | 2026-06-25 | 2026-06-25 | 28 | 20.7 | 25.7 | 124.2 | MURO | 21 | MURO-21-28 | 2026-10-22 | NUEVO | 2026-10-22 | 21 | 5
24603 - FLORA PPTO C | 1085 | Autocompactante | Concreto | Columnas semi sótano ejes 5 - 7 / H - I , plataforma 1 | 2026-05-28 | 2026-06-25 | 2026-06-25 | 28 | 20.7 | 25.1 | 121.3 | MURO | 21 | MURO-21-28 | 2026-10-22 | NUEVO | 2026-10-22 | 21 | 4.4
24603 - FLORA PPTO C | 1085 | Autocompactante | Concreto | Columnas semi sótano ejes 5 - 7 / H - I , plataforma 1 | 2026-05-28 | 2026-06-25 | 2026-06-25 | 28 | 20.7 | 26.6 | 128.5 | MURO | 21 | MURO-21-28 | 2026-10-22 | NUEVO | 2026-10-22 | 21 | 5.9
24603 - FLORA PPTO C | 1085 | Autocompactado | Concreto | Columnas semisótano ejes 5-7 / H-I, plataforma 1 | 2026-05-28 | 2026-06-11 | 2026-06-13 | 14 | 21 | 21.5 | 102.4 | MURO | 21 | MURO-21-14 | 2026-10-22 | NUEVO | 2026-10-22 | 16.24 | 0.5
24603 - FLORA PPTO C | 1085 | Autocompactado | Concreto | Columnas semisótano ejes 5-7 / H-I, plataforma 1 | 2026-05-28 | 2026-06-04 | 2026-06-06 | 7 | 21 | 17.2 | 81.9 | MURO | 21 | MURO-21-7 | 2026-10-22 | NUEVO | 2026-10-22 | 13.86 | -3.8
24603 - FLORA PPTO C | 1086 | Autocompactante | Concreto | Muros T2 , piso 5 , ejes 7 - 11 / F - L | 2026-05-28 | 2026-06-25 | 2026-06-25 | 28 | 48.3 | 51.9 | 107.5 | MURO | 48 | MURO-48-28 | 2026-10-22 | NUEVO | 2026-10-22 | 48 | 3.6
24603 - FLORA PPTO C | 1086 | Autocompactante | Concreto | Muros T2 , piso 5 , ejes 7 - 11 / F - L | 2026-05-28 | 2026-06-25 | 2026-06-25 | 28 | 48.3 | 54.5 | 112.8 | MURO | 48 | MURO-48-28 | 2026-10-22 | NUEVO | 2026-10-22 | 48 | 6.2
24603 - FLORA PPTO C | 1086 | Autocompactante | Concreto | Muros T2 , piso 5 , ejes 7 - 11 / F - L | 2026-05-28 | 2026-06-25 | 2026-06-25 | 28 | 48.3 | 52.6 | 108.9 | MURO | 48 | MURO-48-28 | 2026-10-22 | NUEVO | 2026-10-22 | 48 | 4.3
24603 - FLORA PPTO C | 1086 | Autocompactado | Concreto | Muros T2, piso 5, ejes 7-11 / F-L | 2026-05-28 | 2026-06-11 | 2026-06-13 | 14 | 48 | 49.2 | 102.5 | MURO | 48 | MURO-48-14 | 2026-10-22 | NUEVO | 2026-10-22 | 37.12 | 1.2
24603 - FLORA PPTO C | 1086 | Autocompactado | Concreto | Muros T2, piso 5, ejes 7-11 / F-L | 2026-05-28 | 2026-06-04 | 2026-06-06 | 7 | 48 | 38.8 | 80.8 | MURO | 48 | MURO-48-7 | 2026-10-22 | NUEVO | 2026-10-22 | 31.68 | -9.2
24603 - FLORA PPTO C | 1087 | Indus | Concreto | Placa ejes 12 - 15 / A-L, piso 6 , T2 | 2026-05-29 | 2026-06-26 | 2026-06-30 | 28 | 41.4 | 51.5 | 124.4 | PLACA | 48 | PLACA-48-28 | 2026-10-22 | NUEVO | 2026-10-22 | 48 | 10.1
24603 - FLORA PPTO C | 1087 | Indus | Concreto | Placa ejes 12 - 15 / A-L, piso 6 , T2 | 2026-05-29 | 2026-06-26 | 2026-06-30 | 28 | 41.4 | 52.3 | 126.3 | PLACA | 48 | PLACA-48-28 | 2026-10-22 | NUEVO | 2026-10-22 | 48 | 10.9
24603 - FLORA PPTO C | 1087 | Indus | Concreto | Placa ejes 12 - 15 / A-L, piso 6 , T2 | 2026-05-29 | 2026-06-26 | 2026-06-30 | 28 | 41.4 | 51 | 123.2 | PLACA | 48 | PLACA-48-28 | 2026-10-22 | NUEVO | 2026-10-22 | 48 | 9.6
24603 - FLORA PPTO C | 1087 | Industrializado | Concreto | Placa ejes 12-15 / A-L, piso 6, T2 | 2026-05-29 | 2026-06-12 | 2026-06-13 | 14 | 42 | 44.4 | 105.7 | PLACA | 48 | PLACA-48-14 | 2026-10-22 | NUEVO | 2026-10-22 | 37.12 | 2.4
24603 - FLORA PPTO C | 1087 | Industrializado | Concreto | Placa ejes 12-15 / A-L, piso 6, T2 | 2026-05-29 | 2026-06-05 | 2026-06-06 | 7 | 42 | 38.1 | 90.7 | PLACA | 48 | PLACA-48-7 | 2026-10-22 | NUEVO | 2026-10-22 | 31.68 | -3.9
24603 - FLORA PPTO C | 1088 | Auto | Concreto | Muros ejes 5-9 / A-F piso 5 , T2 | 2026-05-29 | 2026-06-26 | 2026-06-30 | 28 | 48.3 | 49.8 | 103.1 | MURO | 48 | MURO-48-28 | 2026-10-22 | NUEVO | 2026-10-22 | 48 | 1.5
24603 - FLORA PPTO C | 1088 | Auto | Concreto | Muros ejes 5-9 / A-F piso 5 , T2 | 2026-05-29 | 2026-06-26 | 2026-06-30 | 28 | 48.3 | 49.8 | 103.1 | MURO | 48 | MURO-48-28 | 2026-10-22 | NUEVO | 2026-10-22 | 48 | 1.5
24603 - FLORA PPTO C | 1088 | Auto | Concreto | Muros ejes 5-9 / A-F piso 5 , T2 | 2026-05-29 | 2026-06-26 | 2026-06-30 | 28 | 48.3 | 49.4 | 102.3 | MURO | 48 | MURO-48-28 | 2026-10-22 | NUEVO | 2026-10-22 | 48 | 1.1
24603 - FLORA PPTO C | 1088 | Autocompactado | Concreto | Muros ejes 5-9 / A-F, piso 5, T2 | 2026-05-29 | 2026-06-12 | 2026-06-13 | 14 | 48 | 42.9 | 89.4 | MURO | 48 | MURO-48-14 | 2026-10-22 | NUEVO | 2026-10-22 | 37.12 | -5.1
24603 - FLORA PPTO C | 1088 | Autocompactado | Concreto | Muros ejes 5-9 / A-F, piso 5, T2 | 2026-05-29 | 2026-06-05 | 2026-06-06 | 7 | 48 | 34.2 | 71.3 | MURO | 48 | MURO-48-7 | 2026-10-22 | NUEVO | 2026-10-22 | 31.68 | -13.8
24603 - FLORA PPTO C | 1089 | Indus | Concreto | Placa ejes 9-12 / A-L piso 6, T2 | 2026-05-30 | 2026-06-27 | 2026-06-30 | 28 | 41.4 | 56.2 | 135.7 | PLACA | 48 | PLACA-48-28 | 2026-10-22 | NUEVO | 2026-10-22 | 48 | 14.8
24603 - FLORA PPTO C | 1089 | Indus | Concreto | Placa ejes 9-12 / A-L piso 6, T2 | 2026-05-30 | 2026-06-27 | 2026-06-30 | 28 | 41.4 | 54.9 | 132.6 | PLACA | 48 | PLACA-48-28 | 2026-10-22 | NUEVO | 2026-10-22 | 48 | 13.5
24603 - FLORA PPTO C | 1089 | Indus | Concreto | Placa ejes 9-12 / A-L piso 6, T2 | 2026-05-30 | 2026-06-27 | 2026-06-30 | 28 | 41.4 | 55.7 | 134.5 | PLACA | 48 | PLACA-48-28 | 2026-10-22 | NUEVO | 2026-10-22 | 48 | 14.3
24603 - FLORA PPTO C | 1089 | Industrializado | Concreto | Placa ejes 9-12 / A-L piso 6, T2 | 2026-05-30 | 2026-06-13 | 2026-06-16 | 14 | 42 | 47.6 | 113.3 | PLACA | 48 | PLACA-48-14 | 2026-10-22 | NUEVO | 2026-10-22 | 37.12 | 5.6
24603 - FLORA PPTO C | 1089 | Industrializado | Concreto | Placa ejes 9-12 / A-L piso 6, T2 | 2026-05-30 | 2026-06-06 | 2026-06-09 | 7 | 42 | 39.8 | 94.8 | PLACA | 48 | PLACA-48-7 | 2026-10-22 | NUEVO | 2026-10-22 | 31.68 | -2.2
24603 - FLORA PPTO C | 1090 | Auto | Concreto | Muros ejes 4-7 / F-L, piso 5 , T2 | 2026-05-30 | 2026-06-27 | 2026-06-30 | 28 | 48.3 | 58.5 | 121.1 | MURO | 48 | MURO-48-28 | 2026-10-22 | NUEVO | 2026-10-22 | 48 | 10.2
24603 - FLORA PPTO C | 1090 | Auto | Concreto | Muros ejes 4-7 / F-L, piso 5 , T2 | 2026-05-30 | 2026-06-27 | 2026-06-30 | 28 | 48.3 | 59.4 | 123 | MURO | 48 | MURO-48-28 | 2026-10-22 | NUEVO | 2026-10-22 | 48 | 11.1
24603 - FLORA PPTO C | 1090 | Auto | Concreto | Muros ejes 4-7 / F-L, piso 5 , T2 | 2026-05-30 | 2026-06-27 | 2026-06-30 | 28 | 48.3 | 58 | 120.1 | MURO | 48 | MURO-48-28 | 2026-10-22 | NUEVO | 2026-10-22 | 48 | 9.7
24603 - FLORA PPTO C | 1090 | Autocompactado | Concreto | Muros ejes 4-7 / F-L, piso 5, T2 | 2026-05-30 | 2026-06-13 | 2026-06-16 | 14 | 48 | 48.5 | 101 | MURO | 48 | MURO-48-14 | 2026-10-22 | NUEVO | 2026-10-22 | 37.12 | 0.5
24603 - FLORA PPTO C | 1090 | Autocompactado | Concreto | Muros ejes 4-7 / F-L, piso 5, T2 | 2026-05-30 | 2026-06-06 | 2026-06-09 | 7 | 48 | 42.8 | 89.2 | MURO | 48 | MURO-48-7 | 2026-10-22 | NUEVO | 2026-10-22 | 31.68 | -5.2
24603 - FLORA PPTO C | 1091 | Ptico | Concreto | Antepecho ejes 2-4 / D, semisotano plataforma 1 | 2026-06-01 | 2026-06-29 | 2026-06-30 | 28 | 20.7 | 26.9 | 130 | MURO | 21 | MURO-21-28 | 2026-10-22 | NUEVO | 2026-10-22 | 21 | 6.2
24603 - FLORA PPTO C | 1091 | Ptico | Concreto | Antepecho ejes 2-4 / D, semisotano plataforma 1 | 2026-06-01 | 2026-06-29 | 2026-06-30 | 28 | 20.7 | 27 | 130.4 | MURO | 21 | MURO-21-28 | 2026-10-22 | NUEVO | 2026-10-22 | 21 | 6.3
24603 - FLORA PPTO C | 1091 | Ptico | Concreto | Antepecho ejes 2-4 / D, semisotano plataforma 1 | 2026-06-01 | 2026-06-29 | 2026-06-30 | 28 | 20.7 | 26.2 | 126.6 | MURO | 21 | MURO-21-28 | 2026-10-22 | NUEVO | 2026-10-22 | 21 | 5.5
24603 - FLORA PPTO C | 1091 | Plástico | Concreto | Antepechos ejes 2-4 / A, semisótano plataforma 1 | 2026-06-01 | 2026-06-15 | 2026-06-16 | 14 | 21 | 20.1 | 95.7 | MURO | 21 | MURO-21-14 | 2026-10-22 | NUEVO | 2026-10-22 | 16.24 | -0.9
24603 - FLORA PPTO C | 1091 | Plástico | Concreto | Antepechos ejes 2-4 / A, semisótano plataforma 1 | 2026-06-01 | 2026-06-08 | 2026-06-11 | 7 | 21 | 17.5 | 83.3 | MURO | 21 | MURO-21-7 | 2026-10-22 | NUEVO | 2026-10-22 | 13.86 | -3.5
24603 - FLORA PPTO C | 1092 | Auto | Concreto | Muros ejes 1-4 / A-F, piso 5 , T2 | 2026-06-01 | 2026-06-29 | 2026-06-30 | 28 | 48.3 | 63.4 | 131.3 | MURO | 48 | MURO-48-28 | 2026-10-22 | NUEVO | 2026-10-22 | 48 | 15.1
24603 - FLORA PPTO C | 1092 | Auto | Concreto | Muros ejes 1-4 / A-F, piso 5 , T2 | 2026-06-01 | 2026-06-29 | 2026-06-30 | 28 | 48.3 | 63.7 | 131.9 | MURO | 48 | MURO-48-28 | 2026-10-22 | NUEVO | 2026-10-22 | 48 | 15.4
24603 - FLORA PPTO C | 1092 | Auto | Concreto | Muros ejes 1-4 / A-F, piso 5 , T2 | 2026-06-01 | 2026-06-29 | 2026-06-30 | 28 | 48.3 | 64 | 132.5 | MURO | 48 | MURO-48-28 | 2026-10-22 | NUEVO | 2026-10-22 | 48 | 15.7
24603 - FLORA PPTO C | 1092 | Autocompactado | Concreto | Muros ejes 1-4 / A-F, piso 8, torre 2 | 2026-06-01 | 2026-06-15 | 2026-06-16 | 14 | 48 | 51.6 | 107.5 | MURO | 48 | MURO-48-14 | 2026-10-22 | NUEVO | 2026-10-22 | 37.12 | 3.6
24603 - FLORA PPTO C | 1092 | Autocompactado | Concreto | Muros ejes 1-4 / A-F, piso 8, torre 2 | 2026-06-01 | 2026-06-08 | 2026-06-11 | 7 | 48 | 41.4 | 86.3 | MURO | 48 | MURO-48-7 | 2026-10-22 | NUEVO | 2026-10-22 | 31.68 | -6.6
24603 - FLORA PPTO C | 1093 | Indus | Concreto | Placa ejes 7-9 / A-L, piso 6, T2 | 2026-06-01 | 2026-06-29 | 2026-06-30 | 28 | 41.4 | 59.5 | 143.7 | PLACA | 48 | PLACA-48-28 | 2026-10-22 | NUEVO | 2026-10-22 | 48 | 18.1
24603 - FLORA PPTO C | 1093 | Indus | Concreto | Placa ejes 7-9 / A-L, piso 6, T2 | 2026-06-01 | 2026-06-29 | 2026-06-30 | 28 | 41.4 | 60.3 | 145.7 | PLACA | 48 | PLACA-48-28 | 2026-10-22 | NUEVO | 2026-10-22 | 48 | 18.9
24603 - FLORA PPTO C | 1093 | Indus | Concreto | Placa ejes 7-9 / A-L, piso 6, T2 | 2026-06-01 | 2026-06-29 | 2026-06-30 | 28 | 41.4 | 59.8 | 144.4 | PLACA | 48 | PLACA-48-28 | 2026-10-22 | NUEVO | 2026-10-22 | 48 | 18.4
24603 - FLORA PPTO C | 1093 | Industrializado | Concreto | Placa ejes 7-9 / A-L, piso 6, torre 2 | 2026-06-01 | 2026-06-15 | 2026-06-16 | 14 | 42 | 48.5 | 115.5 | PLACA | 48 | PLACA-48-14 | 2026-10-22 | NUEVO | 2026-10-22 | 37.12 | 6.5
24603 - FLORA PPTO C | 1093 | Industrializado | Concreto | Placa ejes 7-9 / A-L, piso 6, torre 2 | 2026-06-01 | 2026-06-08 | 2026-06-11 | 7 | 42 | 31.9 | 76 | PLACA | 48 | PLACA-48-7 | 2026-10-22 | NUEVO | 2026-10-22 | 31.68 | -10.1
24603 - FLORA PPTO C | 1094 | Auto | Concreto | Muros ejes 1-4 / G-L, piso 5, T2 | 2026-06-02 | 2026-06-30 | 2026-06-30 | 28 | 48.3 | 63.5 | 131.5 | MURO | 48 | MURO-48-28 | 2026-10-22 | NUEVO | 2026-10-22 | 48 | 15.2
24603 - FLORA PPTO C | 1094 | Auto | Concreto | Muros ejes 1-4 / G-L, piso 5, T2 | 2026-06-02 | 2026-06-30 | 2026-06-30 | 28 | 48.3 | 64.1 | 132.7 | MURO | 48 | MURO-48-28 | 2026-10-22 | NUEVO | 2026-10-22 | 48 | 15.8
24603 - FLORA PPTO C | 1094 | Auto | Concreto | Muros ejes 1-4 / G-L, piso 5, T2 | 2026-06-02 | 2026-06-30 | 2026-06-30 | 28 | 48.3 | 63 | 130.4 | MURO | 48 | MURO-48-28 | 2026-10-22 | NUEVO | 2026-10-22 | 48 | 14.7
24603 - FLORA PPTO C | 1094 | Autocompactado | Concreto | Muros ejes 1-4 / G-L, piso 5 T2 | 2026-06-02 | 2026-06-16 | 2026-06-16 | 14 | 48 | 56.3 | 117.3 | MURO | 48 | MURO-48-14 | 2026-10-22 | NUEVO | 2026-10-22 | 37.12 | 8.3
24603 - FLORA PPTO C | 1094 | Autocompactado | Concreto | Muros ejes 1-4 / G-L, piso 5 T2 | 2026-06-02 | 2026-06-09 | 2026-06-11 | 7 | 48 | 42.9 | 89.4 | MURO | 48 | MURO-48-7 | 2026-10-22 | NUEVO | 2026-10-22 | 31.68 | -5.1
24603 - FLORA PPTO C | 1095 | Indus | Concreto | Placa ejes 4-7 / A2-L, piso 6, T2 | 2026-06-02 | 2026-06-30 | 2026-06-30 | 28 | 41.4 | 53.6 | 129.5 | PLACA | 48 | PLACA-48-28 | 2026-10-22 | NUEVO | 2026-10-22 | 48 | 12.2
24603 - FLORA PPTO C | 1095 | Indus | Concreto | Placa ejes 4-7 / A2-L, piso 6, T2 | 2026-06-02 | 2026-06-30 | 2026-06-30 | 28 | 41.4 | 53.1 | 128.3 | PLACA | 48 | PLACA-48-28 | 2026-10-22 | NUEVO | 2026-10-22 | 48 | 11.7
24603 - FLORA PPTO C | 1095 | Indus | Concreto | Placa ejes 4-7 / A2-L, piso 6, T2 | 2026-06-02 | 2026-06-30 | 2026-06-30 | 28 | 41.4 | 54 | 130.4 | PLACA | 48 | PLACA-48-28 | 2026-10-22 | NUEVO | 2026-10-22 | 48 | 12.6
24603 - FLORA PPTO C | 1095 | Industrializado | Concreto | Placa ejes 4-7 / A-L, piso 6 T2 | 2026-06-02 | 2026-06-16 | 2026-06-16 | 14 | 42 | 48.4 | 115.2 | PLACA | 48 | PLACA-48-14 | 2026-10-22 | NUEVO | 2026-10-22 | 37.12 | 6.4
24603 - FLORA PPTO C | 1095 | Industrializado | Concreto | Placa ejes 4-7 / A-L, piso 6 T2 | 2026-06-02 | 2026-06-09 | 2026-06-11 | 7 | 42 | 38 | 90.5 | PLACA | 48 | PLACA-48-7 | 2026-10-22 | NUEVO | 2026-10-22 | 31.68 | -4
24603 - FLORA PPTO C | 1096 | Indus | Concreto | Placa ejes 12-15 / A-L, piso 2, T1 | 2026-06-03 | 2026-07-01 | 2026-07-01 | 28 | 41.4 | 52.1 | 125.8 | PLACA | 48 | PLACA-48-28 | 2026-10-22 | NUEVO | 2026-10-22 | 48 | 10.7
24603 - FLORA PPTO C | 1096 | Indus | Concreto | Placa ejes 12-15 / A-L, piso 2, T1 | 2026-06-03 | 2026-07-01 | 2026-07-01 | 28 | 41.4 | 52.9 | 127.8 | PLACA | 48 | PLACA-48-28 | 2026-10-22 | NUEVO | 2026-10-22 | 48 | 11.5
24603 - FLORA PPTO C | 1096 | Indus | Concreto | Placa ejes 12-15 / A-L, piso 2, T1 | 2026-06-03 | 2026-07-01 | 2026-07-01 | 28 | 41.4 | 51.5 | 124.4 | PLACA | 48 | PLACA-48-28 | 2026-10-22 | NUEVO | 2026-10-22 | 48 | 10.1
24603 - FLORA PPTO C | 1096 | Industrializado | Concreto | Placa ejes 12-15 / A-L, piso 2, T1 | 2026-06-03 | 2026-06-17 | 2026-06-18 | 14 | 42 | 43.5 | 103.6 | PLACA | 48 | PLACA-48-14 | 2026-10-22 | NUEVO | 2026-10-22 | 37.12 | 1.5
24603 - FLORA PPTO C | 1096 | Industrializado | Concreto | Placa ejes 12-15 / A-L, piso 2, T1 | 2026-06-03 | 2026-06-10 | 2026-06-11 | 7 | 42 | 42.4 | 101 | PLACA | 48 | PLACA-48-7 | 2026-10-22 | NUEVO | 2026-10-22 | 31.68 | 0.4
24603 - FLORA PPTO C | 1097 | Ptico | Concreto | Antepecho eje 1-2 / D, semi sotano plataforma 1 | 2026-06-03 | 2026-07-01 | 2026-07-01 | 28 | 20.7 | 25.7 | 124.2 | MURO | 21 | MURO-21-28 | 2026-10-22 | NUEVO | 2026-10-22 | 21 | 5
24603 - FLORA PPTO C | 1097 | Ptico | Concreto | Antepecho eje 1-2 / D, semi sotano plataforma 1 | 2026-06-03 | 2026-07-01 | 2026-07-01 | 28 | 20.7 | 26.2 | 126.6 | MURO | 21 | MURO-21-28 | 2026-10-22 | NUEVO | 2026-10-22 | 21 | 5.5
24603 - FLORA PPTO C | 1097 | Ptico | Concreto | Antepecho eje 1-2 / D, semi sotano plataforma 1 | 2026-06-03 | 2026-07-01 | 2026-07-01 | 28 | 20.7 | 26.5 | 128 | MURO | 21 | MURO-21-28 | 2026-10-22 | NUEVO | 2026-10-22 | 21 | 5.8
24603 - FLORA PPTO C | 1097 | Plástico | Concreto | Antepecho ejes 1-2 / D, semisótano plataforma 1 | 2026-06-03 | 2026-06-17 | 2026-06-18 | 14 | 21 | 21.7 | 103.3 | MURO | 21 | MURO-21-14 | 2026-10-22 | NUEVO | 2026-10-22 | 16.24 | 0.7
24603 - FLORA PPTO C | 1097 | Plástico | Concreto | Antepecho ejes 1-2 / D, semisótano plataforma 1 | 2026-06-03 | 2026-06-10 | 2026-06-11 | 7 | 21 | 18.7 | 89 | MURO | 21 | MURO-21-7 | 2026-10-22 | NUEVO | 2026-10-22 | 13.86 | -2.3
24603 - FLORA PPTO C | 1098 | Auto | Concreto | Muros ejes 1-5 / A-L, piso 2, T1 | 2026-06-03 | 2026-07-01 | 2026-07-01 | 28 | 48.3 | 64.4 | 133.3 | MURO | 48 | MURO-48-28 | 2026-10-22 | NUEVO | 2026-10-22 | 48 | 16.1
24603 - FLORA PPTO C | 1098 | Auto | Concreto | Muros ejes 1-5 / A-L, piso 2, T1 | 2026-06-03 | 2026-07-01 | 2026-07-01 | 28 | 48.3 | 65.3 | 135.2 | MURO | 48 | MURO-48-28 | 2026-10-22 | NUEVO | 2026-10-22 | 48 | 17
24603 - FLORA PPTO C | 1098 | Auto | Concreto | Muros ejes 1-5 / A-L, piso 2, T1 | 2026-06-03 | 2026-07-01 | 2026-07-01 | 28 | 48.3 | 63.7 | 131.9 | MURO | 48 | MURO-48-28 | 2026-10-22 | NUEVO | 2026-10-22 | 48 | 15.4
24603 - FLORA PPTO C | 1098 | Autocompactado | Concreto | Muros ejes 1-5 / A-L, piso 2, T1 | 2026-06-03 | 2026-06-17 | 2026-06-18 | 14 | 48 | 49 | 102.1 | MURO | 48 | MURO-48-14 | 2026-10-22 | NUEVO | 2026-10-22 | 37.12 | 1
24603 - FLORA PPTO C | 1098 | Autocompactado | Concreto | Muros ejes 1-5 / A-L, piso 2, T1 | 2026-06-03 | 2026-06-10 | 2026-06-11 | 7 | 48 | 46.8 | 97.5 | MURO | 48 | MURO-48-7 | 2026-10-22 | NUEVO | 2026-10-22 | 31.68 | -1.2
24603 - FLORA PPTO C | 1099 | Auto | Concreto | Muros ejes 11 - 15 / G - L, piso 6 T2 | 2026-06-03 | 2026-07-01 | 2026-07-01 | 28 | 48.3 | 56 | 115.9 | MURO | 48 | MURO-48-28 | 2026-10-22 | NUEVO | 2026-10-22 | 48 | 7.7
24603 - FLORA PPTO C | 1099 | Auto | Concreto | Muros ejes 11 - 15 / G - L, piso 6 T2 | 2026-06-03 | 2026-07-01 | 2026-07-01 | 28 | 48.3 | 54.6 | 113 | MURO | 48 | MURO-48-28 | 2026-10-22 | NUEVO | 2026-10-22 | 48 | 6.3
24603 - FLORA PPTO C | 1099 | Auto | Concreto | Muros ejes 11 - 15 / G - L, piso 6 T2 | 2026-06-03 | 2026-07-01 | 2026-07-01 | 28 | 48.3 | 55.4 | 114.7 | MURO | 48 | MURO-48-28 | 2026-10-22 | NUEVO | 2026-10-22 | 48 | 7.1
24603 - FLORA PPTO C | 1099 | Autocompactado | Concreto | Muros ejes 11-15 / G-L, piso 6, T2 | 2026-06-03 | 2026-06-17 | 2026-06-18 | 14 | 48 | 49.1 | 102.3 | MURO | 48 | MURO-48-14 | 2026-10-22 | NUEVO | 2026-10-22 | 37.12 | 1.1
24603 - FLORA PPTO C | 1099 | Autocompactado | Concreto | Muros ejes 11-15 / G-L, piso 6, T2 | 2026-06-03 | 2026-06-10 | 2026-06-11 | 7 | 48 | 44 | 91.7 | MURO | 48 | MURO-48-7 | 2026-10-22 | NUEVO | 2026-10-22 | 31.68 | -4
24603 - FLORA PPTO C | 1100 | Ptico | Concreto | Viga cabezal ejes 1 / D, semisótano plataforma 1 | 2026-06-04 | 2026-07-02 | 2026-07-06 | 28 | 20.7 | 27.6 | 133.3 | AUTOCOMPAC | 21 | AUTOCOMPAC-21-28 | 2026-10-22 | NUEVO | 2026-10-22 |  | 6.9
24603 - FLORA PPTO C | 1100 | Ptico | Concreto | Viga cabezal ejes 1 / D, semisótano plataforma 1 | 2026-06-04 | 2026-07-02 | 2026-07-06 | 28 | 20.7 | 27.9 | 134.8 | AUTOCOMPAC | 21 | AUTOCOMPAC-21-28 | 2026-10-22 | NUEVO | 2026-10-22 |  | 7.2
24603 - FLORA PPTO C | 1100 | Ptico | Concreto | Viga cabezal ejes 1 / D, semisótano plataforma 1 | 2026-06-04 | 2026-07-02 | 2026-07-06 | 28 | 20.7 | 27.2 | 131.4 | AUTOCOMPAC | 21 | AUTOCOMPAC-21-28 | 2026-10-22 | NUEVO | 2026-10-22 |  | 6.5
24603 - FLORA PPTO C | 1100 | Plástico | Concreto | Viga cabezal ejes 1 / D-F, semisótano plataforma 1 | 2026-06-04 | 2026-06-18 | 2026-06-20 | 14 | 21 | 23.1 | 110 | AUTOCOMPAC | 21 | AUTOCOMPAC-21-14 | 2026-10-22 | NUEVO | 2026-10-22 |  | 2.1
24603 - FLORA PPTO C | 1100 | Plástico | Concreto | Viga cabezal ejes 1 / D-F, semisótano plataforma 1 | 2026-06-04 | 2026-06-11 | 2026-06-13 | 7 | 21 | 18.1 | 86.2 | AUTOCOMPAC | 21 | AUTOCOMPAC-21-7 | 2026-10-22 | NUEVO | 2026-10-22 |  | -2.9
24603 - FLORA PPTO C | 1101 | Auto | Concreto | Muros ejes 4 - 5 / A - F piso 2 T1 | 2026-06-04 | 2026-07-02 | 2026-07-06 | 28 | 48.3 | 59.8 | 123.8 | MURO | 48 | MURO-48-28 | 2026-10-22 | NUEVO | 2026-10-22 | 48 | 11.5
24603 - FLORA PPTO C | 1101 | Auto | Concreto | Muros ejes 4 - 5 / A - F piso 2 T1 | 2026-06-04 | 2026-07-02 | 2026-07-06 | 28 | 48.3 | 58.4 | 120.9 | MURO | 48 | MURO-48-28 | 2026-10-22 | NUEVO | 2026-10-22 | 48 | 10.1
24603 - FLORA PPTO C | 1101 | Auto | Concreto | Muros ejes 4 - 5 / A - F piso 2 T1 | 2026-06-04 | 2026-07-02 | 2026-07-06 | 28 | 48.3 | 59.3 | 122.8 | MURO | 48 | MURO-48-28 | 2026-10-22 | NUEVO | 2026-10-22 | 48 | 11
24603 - FLORA PPTO C | 1101 | Autocompactado | Concreto | Muros ejes 4-5 / A-F, piso 2, T1 | 2026-06-04 | 2026-06-18 | 2026-06-20 | 14 | 48 | 44.9 | 93.5 | MURO | 48 | MURO-48-14 | 2026-10-22 | NUEVO | 2026-10-22 | 37.12 | -3.1
24603 - FLORA PPTO C | 1101 | Autocompactado | Concreto | Muros ejes 4-5 / A-F, piso 2, T1 | 2026-06-04 | 2026-06-11 | 2026-06-13 | 7 | 48 | 32.6 | 67.9 | MURO | 48 | MURO-48-7 | 2026-10-22 | NUEVO | 2026-10-22 | 31.68 | -15.4
24603 - FLORA PPTO C | 1102 | Indus | Concreto | Placa ejes 1 - 4 / A - L, piso 6 T2 | 2026-06-04 | 2026-07-02 | 2026-07-06 | 28 | 41.4 | 53.4 | 129 | PLACA | 48 | PLACA-48-28 | 2026-10-22 | NUEVO | 2026-10-22 | 48 | 12
24603 - FLORA PPTO C | 1102 | Indus | Concreto | Placa ejes 1 - 4 / A - L, piso 6 T2 | 2026-06-04 | 2026-07-02 | 2026-07-06 | 28 | 41.4 | 54.2 | 130.9 | PLACA | 48 | PLACA-48-28 | 2026-10-22 | NUEVO | 2026-10-22 | 48 | 12.8
24603 - FLORA PPTO C | 1102 | Indus | Concreto | Placa ejes 1 - 4 / A - L, piso 6 T2 | 2026-06-04 | 2026-07-02 | 2026-07-06 | 28 | 41.4 | 52.9 | 127.8 | PLACA | 48 | PLACA-48-28 | 2026-10-22 | NUEVO | 2026-10-22 | 48 | 11.5
24603 - FLORA PPTO C | 1102 | Industrializado | Concreto | Placa ejes 1-4 / A-L, piso 6, torre 2 | 2026-06-04 | 2026-06-18 | 2026-06-20 | 14 | 42 | 44.6 | 106.2 | PLACA | 48 | PLACA-48-14 | 2026-10-22 | NUEVO | 2026-10-22 | 37.12 | 2.6
24603 - FLORA PPTO C | 1102 | Industrializado | Concreto | Placa ejes 1-4 / A-L, piso 6, torre 2 | 2026-06-04 | 2026-06-11 | 2026-06-13 | 7 | 42 | 40 | 95.2 | PLACA | 48 | PLACA-48-7 | 2026-10-22 | NUEVO | 2026-10-22 | 31.68 | -2
24603 - FLORA PPTO C | 1103 | Auto | Concreto | Muros ejes 11 - 15 / A - F, piso 6 torre 2 | 2026-06-04 | 2026-07-02 | 2026-07-06 | 28 | 48.3 | 53.3 | 110.4 | MURO | 48 | MURO-48-28 | 2026-10-22 | NUEVO | 2026-10-22 | 48 | 5
24603 - FLORA PPTO C | 1103 | Auto | Concreto | Muros ejes 11 - 15 / A - F, piso 6 torre 2 | 2026-06-04 | 2026-07-02 | 2026-07-06 | 28 | 48.3 | 52 | 107.7 | MURO | 48 | MURO-48-28 | 2026-10-22 | NUEVO | 2026-10-22 | 48 | 3.7
24603 - FLORA PPTO C | 1103 | Auto | Concreto | Muros ejes 11 - 15 / A - F, piso 6 torre 2 | 2026-06-04 | 2026-07-02 | 2026-07-06 | 28 | 48.3 | 52.8 | 109.3 | MURO | 48 | MURO-48-28 | 2026-10-22 | NUEVO | 2026-10-22 | 48 | 4.5
24603 - FLORA PPTO C | 1103 | Autocompactado | Concreto | Muros ejes 11-15 / A-F, piso 6, torre 2 | 2026-06-04 | 2026-06-18 | 2026-06-20 | 14 | 48 | 46.1 | 96 | MURO | 48 | MURO-48-14 | 2026-10-22 | NUEVO | 2026-10-22 | 37.12 | -1.9
24603 - FLORA PPTO C | 1103 | Autocompactado | Concreto | Muros ejes 11-15 / A-F, piso 6, torre 2 | 2026-06-04 | 2026-06-11 | 2026-06-13 | 7 | 48 | 35.5 | 74 | MURO | 48 | MURO-48-7 | 2026-10-22 | NUEVO | 2026-10-22 | 31.68 | -12.5
24603 - FLORA PPTO C | 1104 | Autocompactante | Concreto | Muros ejes 9-11 A-L piso 6 T2 | 2026-06-05 | 2026-07-03 | 2026-07-06 | 28 | 48.3 | 54.6 | 113 | MURO | 48 | MURO-48-28 | 2026-10-22 | NUEVO | 2026-10-22 | 48 | 6.3
24603 - FLORA PPTO C | 1104 | Autocompactante | Concreto | Muros ejes 9-11 A-L piso 6 T2 | 2026-06-05 | 2026-07-03 | 2026-07-06 | 28 | 48.3 | 55.1 | 114.1 | MURO | 48 | MURO-48-28 | 2026-10-22 | NUEVO | 2026-10-22 | 48 | 6.8
24603 - FLORA PPTO C | 1104 | Autocompactante | Concreto | Muros ejes 9-11 A-L piso 6 T2 | 2026-06-05 | 2026-07-03 | 2026-07-06 | 28 | 48.3 | 54.8 | 113.5 | MURO | 48 | MURO-48-28 | 2026-10-22 | NUEVO | 2026-10-22 | 48 | 6.5
24603 - FLORA PPTO C | 1104 | Autocompactado | Concreto | Muros ejes 9-11 / A-L, piso 6, torre 2 | 2026-06-05 | 2026-06-19 | 2026-06-22 | 14 | 48 | 44.7 | 93.1 | MURO | 48 | MURO-48-14 | 2026-10-22 | NUEVO | 2026-10-22 | 37.12 | -3.3
24603 - FLORA PPTO C | 1104 | Autocompactado | Concreto | Muros ejes 9-11 / A-L, piso 6, torre 2 | 2026-06-05 | 2026-06-12 | 2026-06-13 | 7 | 48 | 39.8 | 82.9 | MURO | 48 | MURO-48-7 | 2026-10-22 | NUEVO | 2026-10-22 | 31.68 | -8.2
24603 - FLORA PPTO C | 1105 | Plastico | Concreto | Viga cabezal ejes 1' E-F y antepecho ejes 1'/D-E semi sotano plataforma 1 | 2026-06-06 | 2026-07-04 | 2026-07-06 | 28 | 20.7 | 31.7 | 153.1 | MURO | 21 | MURO-21-28 | 2026-10-22 | NUEVO | 2026-10-22 | 21 | 11
24603 - FLORA PPTO C | 1105 | Plastico | Concreto | Viga cabezal ejes 1' E-F y antepecho ejes 1'/D-E semi sotano plataforma 1 | 2026-06-06 | 2026-07-04 | 2026-07-06 | 28 | 20.7 | 30.8 | 148.8 | MURO | 21 | MURO-21-28 | 2026-10-22 | NUEVO | 2026-10-22 | 21 | 10.1
24603 - FLORA PPTO C | 1105 | Plastico | Concreto | Viga cabezal ejes 1' E-F y antepecho ejes 1'/D-E semi sotano plataforma 1 | 2026-06-06 | 2026-07-04 | 2026-07-06 | 28 | 20.7 | 31.2 | 150.7 | MURO | 21 | MURO-21-28 | 2026-10-22 | NUEVO | 2026-10-22 | 21 | 10.5
24603 - FLORA PPTO C | 1105 | Plástico | Concreto | Viga cabezal ejes 1' / E-F y antepecho 1' / D, semisótano plataforma 1 | 2026-06-06 | 2026-06-20 | 2026-06-22 | 14 | 21 | 26.2 | 124.8 | MURO | 21 | MURO-21-14 | 2026-10-22 | NUEVO | 2026-10-22 | 16.24 | 5.2
24603 - FLORA PPTO C | 1105 | Plástico | Concreto | Viga cabezal ejes 1' / E-F y antepecho 1' / D, semisótano plataforma 1 | 2026-06-06 | 2026-06-13 | 2026-06-16 | 7 | 21 | 20.9 | 99.5 | MURO | 21 | MURO-21-7 | 2026-10-22 | NUEVO | 2026-10-22 | 13.86 | -0.1
24603 - FLORA PPTO C | 1106 | Industrializado | Concreto | Placa ejes 12-15 / A-L piso 7 T2 | 2026-06-06 | 2026-07-04 | 2026-07-06 | 28 | 41.4 | 56 | 135.3 | PLACA | 48 | PLACA-48-28 | 2026-10-22 | NUEVO | 2026-10-22 | 48 | 14.6
24603 - FLORA PPTO C | 1106 | Industrializado | Concreto | Placa ejes 12-15 / A-L piso 7 T2 | 2026-06-06 | 2026-07-04 | 2026-07-06 | 28 | 41.4 | 56.9 | 137.4 | PLACA | 48 | PLACA-48-28 | 2026-10-22 | NUEVO | 2026-10-22 | 48 | 15.5
24603 - FLORA PPTO C | 1106 | Industrializado | Concreto | Placa ejes 12-15 / A-L piso 7 T2 | 2026-06-06 | 2026-07-04 | 2026-07-06 | 28 | 41.4 | 55.5 | 134.1 | PLACA | 48 | PLACA-48-28 | 2026-10-22 | NUEVO | 2026-10-22 | 48 | 14.1
24603 - FLORA PPTO C | 1106 | Industrializado | Concreto | Placa ejes 12-15 / A-L, piso 7, torre 2 | 2026-06-06 | 2026-06-20 | 2026-06-22 | 14 | 42 | 46.7 | 111.2 | PLACA | 48 | PLACA-48-14 | 2026-10-22 | NUEVO | 2026-10-22 | 37.12 | 4.7
24603 - FLORA PPTO C | 1106 | Industrializado | Concreto | Placa ejes 12-15 / A-L, piso 7, torre 2 | 2026-06-06 | 2026-06-13 | 2026-06-16 | 7 | 42 | 41.4 | 98.6 | PLACA | 48 | PLACA-48-7 | 2026-10-22 | NUEVO | 2026-10-22 | 31.68 | -0.6
24603 - FLORA PPTO C | 1107 | Plastico | Concreto | Muro cabezal ejes 1 H-K plataforma 1 | 2026-06-09 | 2026-07-07 | 2026-07-08 | 28 | 20.7 | 29.7 | 143.5 | MURO | 21 | MURO-21-28 | 2026-10-22 | NUEVO | 2026-10-22 | 21 | 9
24603 - FLORA PPTO C | 1107 | Plastico | Concreto | Muro cabezal ejes 1 H-K plataforma 1 | 2026-06-09 | 2026-07-07 | 2026-07-08 | 28 | 20.7 | 30 | 144.9 | MURO | 21 | MURO-21-28 | 2026-10-22 | NUEVO | 2026-10-22 | 21 | 9.3
24603 - FLORA PPTO C | 1107 | Plastico | Concreto | Muro cabezal ejes 1 H-K plataforma 1 | 2026-06-09 | 2026-07-07 | 2026-07-08 | 28 | 20.7 | 29.1 | 140.6 | MURO | 21 | MURO-21-28 | 2026-10-22 | NUEVO | 2026-10-22 | 21 | 8.4
24603 - FLORA PPTO C | 1107 | Plástico | Concreto | Muro cabezal ejes 1 / H - K, plataforma 1 | 2026-06-09 | 2026-06-23 | 2026-06-23 | 14 | 21 | 25 | 119 | MURO | 21 | MURO-21-14 | 2026-10-22 | NUEVO | 2026-10-22 | 16.24 | 4
24603 - FLORA PPTO C | 1107 | Plástico | Concreto | Muro cabezal ejes 1 / H - K, plataforma 1 | 2026-06-09 | 2026-06-16 | 2026-06-16 | 7 | 21 | 22.6 | 107.6 | MURO | 21 | MURO-21-7 | 2026-10-22 | NUEVO | 2026-10-22 | 13.86 | 1.6
24603 - FLORA PPTO C | 1108 | Autocompactante | Concreto | Muros ejes 7-9 / A-L piso 6 T2 | 2026-06-09 | 2026-07-07 | 2026-07-08 | 28 | 48.3 | 61.4 | 127.1 | MURO | 48 | MURO-48-28 | 2026-10-22 | NUEVO | 2026-10-22 | 48 | 13.1
24603 - FLORA PPTO C | 1108 | Autocompactante | Concreto | Muros ejes 7-9 / A-L piso 6 T2 | 2026-06-09 | 2026-07-07 | 2026-07-08 | 28 | 48.3 | 60 | 124.2 | MURO | 48 | MURO-48-28 | 2026-10-22 | NUEVO | 2026-10-22 | 48 | 11.7
24603 - FLORA PPTO C | 1108 | Autocompactante | Concreto | Muros ejes 7-9 / A-L piso 6 T2 | 2026-06-09 | 2026-07-07 | 2026-07-08 | 28 | 48.3 | 60.9 | 126.1 | MURO | 48 | MURO-48-28 | 2026-10-22 | NUEVO | 2026-10-22 | 48 | 12.6
24603 - FLORA PPTO C | 1108 | Autocompactado | Concreto | Muros ejes7-9 / A-L, piso 6, T2 | 2026-06-09 | 2026-06-23 | 2026-06-23 | 14 | 48 | 47.8 | 99.6 | MURO | 48 | MURO-48-14 | 2026-10-22 | NUEVO | 2026-10-22 | 37.12 | -0.2
24603 - FLORA PPTO C | 1108 | Autocompactado | Concreto | Muros ejes7-9 / A-L, piso 6, T2 | 2026-06-09 | 2026-06-16 | 2026-06-16 | 7 | 48 | 44.2 | 92.1 | MURO | 48 | MURO-48-7 | 2026-10-22 | NUEVO | 2026-10-22 | 31.68 | -3.8
24603 - FLORA PPTO C | 1109 | Industrializado | Concreto | Placa ejes 10 - 12 / A - L , piso 7 , T2 | 2026-06-10 | 2026-07-08 | 2026-07-08 | 28 | 41.4 | 56.1 | 135.5 | PLACA | 48 | PLACA-48-28 | 2026-10-22 | NUEVO | 2026-10-22 | 48 | 14.7
24603 - FLORA PPTO C | 1109 | Industrializado | Concreto | Placa ejes 10 - 12 / A - L , piso 7 , T2 | 2026-06-10 | 2026-07-08 | 2026-07-08 | 28 | 41.4 | 57 | 137.7 | PLACA | 48 | PLACA-48-28 | 2026-10-22 | NUEVO | 2026-10-22 | 48 | 15.6
24603 - FLORA PPTO C | 1109 | Industrializado | Concreto | Placa ejes 10 - 12 / A - L , piso 7 , T2 | 2026-06-10 | 2026-07-08 | 2026-07-08 | 28 | 41.4 | 55.6 | 134.3 | PLACA | 48 | PLACA-48-28 | 2026-10-22 | NUEVO | 2026-10-22 | 48 | 14.2
24603 - FLORA PPTO C | 1109 | Industrializado | Concreto | Placa ejes 10-12 / A-L, piso 7, T2 | 2026-06-10 | 2026-06-24 | 2026-06-24 | 14 | 42 | 49.6 | 118.1 | PLACA | 48 | PLACA-48-14 | 2026-10-22 | NUEVO | 2026-10-22 | 37.12 | 7.6
24603 - FLORA PPTO C | 1109 | Industrializado | Concreto | Placa ejes 10-12 / A-L, piso 7, T2 | 2026-06-10 | 2026-06-17 | 2026-06-18 | 7 | 42 | 33.8 | 80.5 | PLACA | 48 | PLACA-48-7 | 2026-10-22 | NUEVO | 2026-10-22 | 31.68 | -8.2
24603 - FLORA PPTO C | 1110 | Autocompactante | Concreto | Muros ejes 5 - 7 / A - L , piso 6 , T2 | 2026-06-10 | 2026-07-08 | 2026-07-08 | 28 | 48.3 | 66.7 | 138.1 | MURO | 48 | MURO-48-28 | 2026-10-22 | NUEVO | 2026-10-22 | 48 | 18.4
24603 - FLORA PPTO C | 1110 | Autocompactante | Concreto | Muros ejes 5 - 7 / A - L , piso 6 , T2 | 2026-06-10 | 2026-07-08 | 2026-07-08 | 28 | 48.3 | 65.1 | 134.8 | MURO | 48 | MURO-48-28 | 2026-10-22 | NUEVO | 2026-10-22 | 48 | 16.8
24603 - FLORA PPTO C | 1110 | Autocompactante | Concreto | Muros ejes 5 - 7 / A - L , piso 6 , T2 | 2026-06-10 | 2026-07-08 | 2026-07-08 | 28 | 48.3 | 67.5 | 139.8 | MURO | 48 | MURO-48-28 | 2026-10-22 | NUEVO | 2026-10-22 | 48 | 19.2
24603 - FLORA PPTO C | 1110 | Autocompactado | Concreto | Muros ejes 5-7 / A-L, piso 6, T2 | 2026-06-10 | 2026-06-24 | 2026-06-24 | 14 | 48 | 52.8 | 110 | MURO | 48 | MURO-48-14 | 2026-10-22 | NUEVO | 2026-10-22 | 37.12 | 4.8
24603 - FLORA PPTO C | 1110 | Autocompactado | Concreto | Muros ejes 5-7 / A-L, piso 6, T2 | 2026-06-10 | 2026-06-17 | 2026-06-18 | 7 | 48 | 43.4 | 90.4 | MURO | 48 | MURO-48-7 | 2026-10-22 | NUEVO | 2026-10-22 | 31.68 | -4.6
24603 - FLORA PPTO C | 1111 | Plastico F | Concreto | Placa piso 1 ejes 5 - 8 / A - H plataforma 1 | 2026-06-11 | 2026-07-09 | 2026-07-09 | 28 | 20.7 | 40.6 | 196.1 | PLACA | 21 | PLACA-21-28 | 2026-10-22 | NUEVO | 2026-10-22 | 21 | 19.9
24603 - FLORA PPTO C | 1111 | Plastico F | Concreto | Placa piso 1 ejes 5 - 8 / A - H plataforma 1 | 2026-06-11 | 2026-07-09 | 2026-07-09 | 28 | 20.7 | 41.2 | 199 | PLACA | 21 | PLACA-21-28 | 2026-10-22 | NUEVO | 2026-10-22 | 21 | 20.5
24603 - FLORA PPTO C | 1111 | Plastico F | Concreto | Placa piso 1 ejes 5 - 8 / A - H plataforma 1 | 2026-06-11 | 2026-07-09 | 2026-07-09 | 28 | 20.7 | 40.2 | 194.2 | PLACA | 21 | PLACA-21-28 | 2026-10-22 | NUEVO | 2026-10-22 | 21 | 19.5
24603 - FLORA PPTO C | 1111 | Plástico F | Concreto | Placa piso 1, ejes 5-8 / D-H, plataforma 1 | 2026-06-11 | 2026-06-25 | 2026-06-26 | 14 | 21 | 35.2 | 167.6 | PLACA | 21 | PLACA-21-14 | 2026-10-22 | NUEVO | 2026-10-22 | 16.24 | 14.2
24603 - FLORA PPTO C | 1111 | Plástico F | Concreto | Placa piso 1, ejes 5-8 / D-H, plataforma 1 | 2026-06-11 | 2026-06-18 | 2026-06-20 | 7 | 21 | 21.3 | 101.4 | PLACA | 21 | PLACA-21-7 | 2026-10-22 | NUEVO | 2026-10-22 | 13.86 | 0.3
24603 - FLORA PPTO C | 1112 | Plastico F | Concreto | Placa piso 1 , ejes 5 - 8 / A - H , plataforma 1 | 2026-06-11 | 2026-07-09 | 2026-07-09 | 28 | 20.7 | 40.4 | 195.2 | PLACA | 21 | PLACA-21-28 | 2026-10-22 | NUEVO | 2026-10-22 | 21 | 19.7
24603 - FLORA PPTO C | 1112 | Plastico F | Concreto | Placa piso 1 , ejes 5 - 8 / A - H , plataforma 1 | 2026-06-11 | 2026-07-09 | 2026-07-09 | 28 | 20.7 | 39.4 | 190.3 | PLACA | 21 | PLACA-21-28 | 2026-10-22 | NUEVO | 2026-10-22 | 21 | 18.7
24603 - FLORA PPTO C | 1112 | Plastico F | Concreto | Placa piso 1 , ejes 5 - 8 / A - H , plataforma 1 | 2026-06-11 | 2026-07-09 | 2026-07-09 | 28 | 20.7 | 39.8 | 192.3 | PLACA | 21 | PLACA-21-28 | 2026-10-22 | NUEVO | 2026-10-22 | 21 | 19.1
24603 - FLORA PPTO C | 1112 | Plástico F | Concreto | Plca piso 1, ejes 5-8 / D-H, plataforma 1 | 2026-06-11 | 2026-06-25 | 2026-06-26 | 14 | 21 | 34.1 | 162.4 | PLACA | 21 | PLACA-21-14 | 2026-10-22 | NUEVO | 2026-10-22 | 16.24 | 13.1
24603 - FLORA PPTO C | 1112 | Plástico F | Concreto | Plca piso 1, ejes 5-8 / D-H, plataforma 1 | 2026-06-11 | 2026-06-18 | 2026-06-20 | 7 | 21 | 21.6 | 102.9 | PLACA | 21 | PLACA-21-7 | 2026-10-22 | NUEVO | 2026-10-22 | 13.86 | 0.6
24603 - FLORA PPTO C | 1113 | Plastico F | Concreto | Placa piso 1 , ejes 5 -8 / A -H , plataforma 1 | 2026-06-11 | 2026-07-09 | 2026-07-09 | 28 | 20.7 | 40 | 193.2 | PLACA | 21 | PLACA-21-28 | 2026-10-22 | NUEVO | 2026-10-22 | 21 | 19.3
24603 - FLORA PPTO C | 1113 | Plastico F | Concreto | Placa piso 1 , ejes 5 -8 / A -H , plataforma 1 | 2026-06-11 | 2026-07-09 | 2026-07-09 | 28 | 20.7 | 40.6 | 196.1 | PLACA | 21 | PLACA-21-28 | 2026-10-22 | NUEVO | 2026-10-22 | 21 | 19.9
24603 - FLORA PPTO C | 1113 | Plastico F | Concreto | Placa piso 1 , ejes 5 -8 / A -H , plataforma 1 | 2026-06-11 | 2026-07-09 | 2026-07-09 | 28 | 20.7 | 39.6 | 191.3 | PLACA | 21 | PLACA-21-28 | 2026-10-22 | NUEVO | 2026-10-22 | 21 | 18.9
24603 - FLORA PPTO C | 1113 | Plástico F | Concreto | Placa piso 1, ejes 5-8 / D-H, plataforma 1 | 2026-06-11 | 2026-06-25 | 2026-06-26 | 14 | 21 | 34.3 | 163.3 | PLACA | 21 | PLACA-21-14 | 2026-10-22 | NUEVO | 2026-10-22 | 16.24 | 13.3
24603 - FLORA PPTO C | 1113 | Plástico F | Concreto | Placa piso 1, ejes 5-8 / D-H, plataforma 1 | 2026-06-11 | 2026-06-18 | 2026-06-20 | 7 | 21 | 21.8 | 103.8 | PLACA | 21 | PLACA-21-7 | 2026-10-22 | NUEVO | 2026-10-22 | 13.86 | 0.8
24603 - FLORA PPTO C | 1114 | Autocompactante | Concreto | Muros ejes 4 - 7 / G - L , piso 2 , T1 | 2026-06-11 | 2026-07-09 | 2026-07-09 | 28 | 48.3 | 62.1 | 128.6 | MURO | 48 | MURO-48-28 | 2026-10-22 | NUEVO | 2026-10-22 | 48 | 13.8
24603 - FLORA PPTO C | 1114 | Autocompactante | Concreto | Muros ejes 4 - 7 / G - L , piso 2 , T1 | 2026-06-11 | 2026-07-09 | 2026-07-09 | 28 | 48.3 | 60.6 | 125.5 | MURO | 48 | MURO-48-28 | 2026-10-22 | NUEVO | 2026-10-22 | 48 | 12.3
24603 - FLORA PPTO C | 1114 | Autocompactante | Concreto | Muros ejes 4 - 7 / G - L , piso 2 , T1 | 2026-06-11 | 2026-07-09 | 2026-07-09 | 28 | 48.3 | 61.6 | 127.5 | MURO | 48 | MURO-48-28 | 2026-10-22 | NUEVO | 2026-10-22 | 48 | 13.3
24603 - FLORA PPTO C | 1114 | Autocompactado | Concreto | Muros ejes 4-7 / G-L, piso 2, T1 | 2026-06-11 | 2026-06-25 | 2026-06-26 | 14 | 48 | 52.1 | 108.5 | MURO | 48 | MURO-48-14 | 2026-10-22 | NUEVO | 2026-10-22 | 37.12 | 4.1
24603 - FLORA PPTO C | 1114 | Autocompactado | Concreto | Muros ejes 4-7 / G-L, piso 2, T1 | 2026-06-11 | 2026-06-18 | 2026-06-20 | 7 | 48 | 41.6 | 86.7 | MURO | 48 | MURO-48-7 | 2026-10-22 | NUEVO | 2026-10-22 | 31.68 | -6.4
24603 - FLORA PPTO C | 1115 | Autocompactante | Concreto | Muros ejes 1 - 4 / A - F , piso 6 , T2 | 2026-06-11 | 2026-07-09 | 2026-07-09 | 28 | 48.3 | 61.8 | 128 | MURO | 48 | MURO-48-28 | 2026-10-22 | NUEVO | 2026-10-22 | 48 | 13.5
24603 - FLORA PPTO C | 1115 | Autocompactante | Concreto | Muros ejes 1 - 4 / A - F , piso 6 , T2 | 2026-06-11 | 2026-07-09 | 2026-07-09 | 28 | 48.3 | 62.8 | 130 | MURO | 48 | MURO-48-28 | 2026-10-22 | NUEVO | 2026-10-22 | 48 | 14.5
24603 - FLORA PPTO C | 1115 | Autocompactante | Concreto | Muros ejes 1 - 4 / A - F , piso 6 , T2 | 2026-06-11 | 2026-07-09 | 2026-07-09 | 28 | 48.3 | 61.3 | 126.9 | MURO | 48 | MURO-48-28 | 2026-10-22 | NUEVO | 2026-10-22 | 48 | 13
24603 - FLORA PPTO C | 1115 | Autocompactado | Concreto | Muros ejes 1-4 / A-F, piso 6, T2 | 2026-06-11 | 2026-06-25 | 2026-06-26 | 14 | 48 | 48.5 | 101 | MURO | 48 | MURO-48-14 | 2026-10-22 | NUEVO | 2026-10-22 | 37.12 | 0.5
24603 - FLORA PPTO C | 1115 | Autocompactado | Concreto | Muros ejes 1-4 / A-F, piso 6, T2 | 2026-06-11 | 2026-06-18 | 2026-06-20 | 7 | 48 | 38.5 | 80.2 | MURO | 48 | MURO-48-7 | 2026-10-22 | NUEVO | 2026-10-22 | 31.68 | -9.5
24603 - FLORA PPTO C | 1116 | Industrializado | Concreto | Placa ejes 7 - 9 / A - 2 , piso 7 T2 | 2026-06-11 | 2026-07-09 | 2026-07-09 | 28 | 41.4 | 55.6 | 134.3 | PLACA | 48 | PLACA-48-28 | 2026-10-22 | NUEVO | 2026-10-22 | 48 | 14.2
24603 - FLORA PPTO C | 1116 | Industrializado | Concreto | Placa ejes 7 - 9 / A - 2 , piso 7 T2 | 2026-06-11 | 2026-07-09 | 2026-07-09 | 28 | 41.4 | 54.2 | 130.9 | PLACA | 48 | PLACA-48-28 | 2026-10-22 | NUEVO | 2026-10-22 | 48 | 12.8
24603 - FLORA PPTO C | 1116 | Industrializado | Concreto | Placa ejes 7 - 9 / A - 2 , piso 7 T2 | 2026-06-11 | 2026-07-09 | 2026-07-09 | 28 | 41.4 | 55.1 | 133.1 | PLACA | 48 | PLACA-48-28 | 2026-10-22 | NUEVO | 2026-10-22 | 48 | 13.7
24603 - FLORA PPTO C | 1116 | Industrializado | Concreto | Placa ejes 7-9 / A-L, piso 7, T2 | 2026-06-11 | 2026-06-25 | 2026-06-26 | 14 | 42 | 50.3 | 119.8 | PLACA | 48 | PLACA-48-14 | 2026-10-22 | NUEVO | 2026-10-22 | 37.12 | 8.3
24603 - FLORA PPTO C | 1116 | Industrializado | Concreto | Placa ejes 7-9 / A-L, piso 7, T2 | 2026-06-11 | 2026-06-18 | 2026-06-20 | 7 | 42 | 38.7 | 92.1 | PLACA | 48 | PLACA-48-7 | 2026-10-22 | NUEVO | 2026-10-22 | 31.68 | -3.3
24603 - FLORA PPTO C | 1117 | Industrializado | Concreto | Escaleras piso 2 al 3 ejes 13 - 15 / F - G, T2 | 2026-06-12 | 2026-07-10 | 2026-07-10 | 28 | 41.4 | 57.2 | 138.2 | AUTOCOMPAC | 48 | AUTOCOMPAC-48-28 | 2026-10-22 | NUEVO | 2026-10-22 | 48 | 15.8
24603 - FLORA PPTO C | 1117 | Industrializado | Concreto | Escaleras piso 2 al 3 ejes 13 - 15 / F - G, T2 | 2026-06-12 | 2026-07-10 | 2026-07-10 | 28 | 41.4 | 55.9 | 135 | AUTOCOMPAC | 48 | AUTOCOMPAC-48-28 | 2026-10-22 | NUEVO | 2026-10-22 | 48 | 14.5
24603 - FLORA PPTO C | 1117 | Industrializado | Concreto | Escaleras piso 2 al 3 ejes 13 - 15 / F - G, T2 | 2026-06-12 | 2026-07-10 | 2026-07-10 | 28 | 41.4 | 56.8 | 137.2 | AUTOCOMPAC | 48 | AUTOCOMPAC-48-28 | 2026-10-22 | NUEVO | 2026-10-22 | 48 | 15.4
24603 - FLORA PPTO C | 1117 | Industrializado | Concreto | Escaleras piso 2 al 3, ejes 13-15 / F-G, T2 | 2026-06-12 | 2026-06-26 | 2026-06-30 | 14 | 42 | 49.4 | 117.6 | AUTOCOMPAC | 48 | AUTOCOMPAC-48-14 | 2026-10-22 | NUEVO | 2026-10-22 | 37.12 | 7.4
24603 - FLORA PPTO C | 1117 | Industrializado | Concreto | Escaleras piso 2 al 3, ejes 13-15 / F-G, T2 | 2026-06-12 | 2026-06-19 | 2026-06-22 | 7 | 42 | 34.1 | 81.2 | AUTOCOMPAC | 48 | AUTOCOMPAC-48-7 | 2026-10-22 | NUEVO | 2026-10-22 | 31.68 | -7.9
24603 - FLORA PPTO C | 1118 | Plástico | Concreto | Viga cabezal semisótano ejes 1´/ F - H Plataforma 1 | 2026-06-12 | 2026-07-10 | 2026-07-10 | 28 | 20.7 | 25.6 | 123.7 | AUTOCOMPAC | 21 | AUTOCOMPAC-21-28 | 2026-10-22 | NUEVO | 2026-10-22 |  | 4.9
24603 - FLORA PPTO C | 1118 | Plástico | Concreto | Viga cabezal semisótano ejes 1´/ F - H Plataforma 1 | 2026-06-12 | 2026-07-10 | 2026-07-10 | 28 | 20.7 | 25.8 | 124.6 | AUTOCOMPAC | 21 | AUTOCOMPAC-21-28 | 2026-10-22 | NUEVO | 2026-10-22 |  | 5.1
24603 - FLORA PPTO C | 1118 | Plástico | Concreto | Viga cabezal semisótano ejes 1´/ F - H Plataforma 1 | 2026-06-12 | 2026-07-10 | 2026-07-10 | 28 | 20.7 | 25.1 | 121.3 | AUTOCOMPAC | 21 | AUTOCOMPAC-21-28 | 2026-10-22 | NUEVO | 2026-10-22 |  | 4.4
24603 - FLORA PPTO C | 1118 | Plástico | Concreto | Viga cabezal, semisótano, ejes 1'/ F-H, plataforma 1 | 2026-06-12 | 2026-06-26 | 2026-06-30 | 14 | 21 | 22.1 | 105.2 | AUTOCOMPAC | 21 | AUTOCOMPAC-21-14 | 2026-10-22 | NUEVO | 2026-10-22 |  | 1.1
24603 - FLORA PPTO C | 1118 | Plástico | Concreto | Viga cabezal, semisótano, ejes 1'/ F-H, plataforma 1 | 2026-06-12 | 2026-06-19 | 2026-06-22 | 7 | 21 | 16.2 | 77.1 | AUTOCOMPAC | 21 | AUTOCOMPAC-21-7 | 2026-10-22 | NUEVO | 2026-10-22 |  | -4.8
24603 - FLORA PPTO C | 1119 | Autocompactante | Concreto | Muros ejes 4 - 7 / A - F Piso 2 T1 | 2026-06-12 | 2026-07-10 | 2026-07-10 | 28 | 48.3 | 54.4 | 112.6 | MURO | 48 | MURO-48-28 | 2026-10-22 | NUEVO | 2026-10-22 | 48 | 6.1
24603 - FLORA PPTO C | 1119 | Autocompactante | Concreto | Muros ejes 4 - 7 / A - F Piso 2 T1 | 2026-06-12 | 2026-07-10 | 2026-07-10 | 28 | 48.3 | 53.3 | 110.4 | MURO | 48 | MURO-48-28 | 2026-10-22 | NUEVO | 2026-10-22 | 48 | 5
24603 - FLORA PPTO C | 1119 | Autocompactante | Concreto | Muros ejes 4 - 7 / A - F Piso 2 T1 | 2026-06-12 | 2026-07-10 | 2026-07-10 | 28 | 48.3 | 53.5 | 110.8 | MURO | 48 | MURO-48-28 | 2026-10-22 | NUEVO | 2026-10-22 | 48 | 5.2
24603 - FLORA PPTO C | 1119 | Autocompactado | Concreto | Muros ejes 4-7 / A-F, piso 2, T1 | 2026-06-12 | 2026-06-26 | 2026-06-30 | 14 | 48 | 47.3 | 98.5 | MURO | 48 | MURO-48-14 | 2026-10-22 | NUEVO | 2026-10-22 | 37.12 | -0.7
24603 - FLORA PPTO C | 1119 | Autocompactado | Concreto | Muros ejes 4-7 / A-F, piso 2, T1 | 2026-06-12 | 2026-06-19 | 2026-06-22 | 7 | 48 | 35 | 72.9 | MURO | 48 | MURO-48-7 | 2026-10-22 | NUEVO | 2026-10-22 | 31.68 | -13
24603 - FLORA PPTO C | 1120 | Autocompactante | Concreto | Muros ejes 1 - 4 / G - L Piso 6 T2 | 2026-06-12 | 2026-07-10 | 2026-07-10 | 28 | 48.3 | 56.1 | 116.1 | MURO | 48 | MURO-48-28 | 2026-10-22 | NUEVO | 2026-10-22 | 48 | 7.8
24603 - FLORA PPTO C | 1120 | Autocompactante | Concreto | Muros ejes 1 - 4 / G - L Piso 6 T2 | 2026-06-12 | 2026-07-10 | 2026-07-10 | 28 | 48.3 | 57 | 118 | MURO | 48 | MURO-48-28 | 2026-10-22 | NUEVO | 2026-10-22 | 48 | 8.7
24603 - FLORA PPTO C | 1120 | Autocompactante | Concreto | Muros ejes 1 - 4 / G - L Piso 6 T2 | 2026-06-12 | 2026-07-10 | 2026-07-10 | 28 | 48.3 | 55.6 | 115.1 | MURO | 48 | MURO-48-28 | 2026-10-22 | NUEVO | 2026-10-22 | 48 | 7.3
24603 - FLORA PPTO C | 1120 | Autocompactado | Concreto | Muros ejes 1-4 / G-L, piso 6, T2 | 2026-06-12 | 2026-06-26 | 2026-06-30 | 14 | 48 | 48.6 | 101.3 | MURO | 48 | MURO-48-14 | 2026-10-22 | NUEVO | 2026-10-22 | 37.12 | 0.6
24603 - FLORA PPTO C | 1120 | Autocompactado | Concreto | Muros ejes 1-4 / G-L, piso 6, T2 | 2026-06-12 | 2026-06-19 | 2026-06-22 | 7 | 48 | 33.3 | 69.4 | MURO | 48 | MURO-48-7 | 2026-10-22 | NUEVO | 2026-10-22 | 31.68 | -14.7
24603 - FLORA PPTO C | 1121 | Industrializado | Concreto | Placa ejes 13 - 15 / A - L Piso 7 T2 | 2026-06-13 | 2026-07-11 | 2026-07-14 | 28 | 41.4 | 54.4 | 131.4 | PLACA | 48 | PLACA-48-28 | 2026-10-22 | NUEVO | 2026-10-22 | 48 | 13
24603 - FLORA PPTO C | 1121 | Industrializado | Concreto | Placa ejes 13 - 15 / A - L Piso 7 T2 | 2026-06-13 | 2026-07-11 | 2026-07-14 | 28 | 41.4 | 55.1 | 133.1 | PLACA | 48 | PLACA-48-28 | 2026-10-22 | NUEVO | 2026-10-22 | 48 | 13.7
24603 - FLORA PPTO C | 1121 | Industrializado | Concreto | Placa ejes 13 - 15 / A - L Piso 7 T2 | 2026-06-13 | 2026-07-11 | 2026-07-14 | 28 | 41.4 | 54.8 | 132.4 | PLACA | 48 | PLACA-48-28 | 2026-10-22 | NUEVO | 2026-10-22 | 48 | 13.4
24603 - FLORA PPTO C | 1121 | Industrializado | Concreto | Placa ejes 13-15 / A-F, piso 7, T2 | 2026-06-13 | 2026-06-27 | 2026-07-02 | 14 | 42 | 42.6 | 101.4 | PLACA | 48 | PLACA-48-14 | 2026-10-22 | NUEVO | 2026-10-22 | 37.12 | 0.6
24603 - FLORA PPTO C | 1121 | Industrializado | Concreto | Placa ejes 13-15 / A-F, piso 7, T2 | 2026-06-13 | 2026-06-20 | 2026-06-22 | 7 | 42 | 38.5 | 91.7 | PLACA | 48 | PLACA-48-7 | 2026-10-22 | NUEVO | 2026-10-22 | 31.68 | -3.5
24603 - FLORA PPTO C | 1122 | Autocompactante | Concreto | Muros ejes 4 - 7 / A - L Piso 7 T2 | 2026-06-13 | 2026-07-11 | 2026-07-14 | 28 | 48.3 | 61.2 | 126.7 | MURO | 48 | MURO-48-28 | 2026-10-22 | NUEVO | 2026-10-22 | 48 | 12.9
24603 - FLORA PPTO C | 1122 | Autocompactante | Concreto | Muros ejes 4 - 7 / A - L Piso 7 T2 | 2026-06-13 | 2026-07-11 | 2026-07-14 | 28 | 48.3 | 59.7 | 123.6 | MURO | 48 | MURO-48-28 | 2026-10-22 | NUEVO | 2026-10-22 | 48 | 11.4
24603 - FLORA PPTO C | 1122 | Autocompactante | Concreto | Muros ejes 4 - 7 / A - L Piso 7 T2 | 2026-06-13 | 2026-07-11 | 2026-07-14 | 28 | 48.3 | 61.9 | 128.2 | MURO | 48 | MURO-48-28 | 2026-10-22 | NUEVO | 2026-10-22 | 48 | 13.6
24603 - FLORA PPTO C | 1122 | Autocompactado | Concreto | Muros ejes 4-7 / A-L, piso 7, T2 | 2026-06-13 | 2026-06-27 | 2026-07-02 | 14 | 48 | 45.4 | 94.6 | MURO | 48 | MURO-48-14 | 2026-10-22 | NUEVO | 2026-10-22 | 37.12 | -2.6
24603 - FLORA PPTO C | 1122 | Autocompactado | Concreto | Muros ejes 4-7 / A-L, piso 7, T2 | 2026-06-13 | 2026-06-20 | 2026-06-22 | 7 | 48 | 43.4 | 90.4 | MURO | 48 | MURO-48-7 | 2026-10-22 | NUEVO | 2026-10-22 | 31.68 | -4.6
24603 - FLORA PPTO C | 1123 | Auto | Concreto | Muros ejes 7 - 9 / G - L , piso 2 T1 | 2026-06-16 | 2026-07-14 | 2026-07-15 | 28 | 48.3 | 62.8 | 130 | MURO | 48 | MURO-48-28 | 2026-10-22 | NUEVO | 2026-10-22 | 48 | 14.5
24603 - FLORA PPTO C | 1123 | Auto | Concreto | Muros ejes 7 - 9 / G - L , piso 2 T1 | 2026-06-16 | 2026-07-14 | 2026-07-15 | 28 | 48.3 | 62.6 | 129.6 | MURO | 48 | MURO-48-28 | 2026-10-22 | NUEVO | 2026-10-22 | 48 | 14.3
24603 - FLORA PPTO C | 1123 | Auto | Concreto | Muros ejes 7 - 9 / G - L , piso 2 T1 | 2026-06-16 | 2026-07-14 | 2026-07-15 | 28 | 48.3 | 62 | 128.4 | MURO | 48 | MURO-48-28 | 2026-10-22 | NUEVO | 2026-10-22 | 48 | 13.7
24603 - FLORA PPTO C | 1123 | Autocompactado | Concreto | Muros ejes 7-9 / G-L, piso 2, torre 1 | 2026-06-16 | 2026-06-30 | 2026-07-02 | 14 | 48 | 47.3 | 98.5 | MURO | 48 | MURO-48-14 | 2026-10-22 | NUEVO | 2026-10-22 | 37.12 | -0.7
24603 - FLORA PPTO C | 1123 | Autocompactado | Concreto | Muros ejes 7-9 / G-L, piso 2, torre 1 | 2026-06-16 | 2026-06-23 | 2026-06-23 | 7 | 48 | 44.9 | 93.5 | MURO | 48 | MURO-48-7 | 2026-10-22 | NUEVO | 2026-10-22 | 31.68 | -3.1
24603 - FLORA PPTO C | 1124 | Auto | Concreto | Muros ejes 11 - 12 / A - F piso 7 , ejes 9 y 12 / G - L T2 | 2026-06-16 | 2026-07-14 | 2026-07-15 | 28 | 48.3 | 66.9 | 138.5 | MURO | 48 | MURO-48-28 | 2026-10-22 | NUEVO | 2026-10-22 | 48 | 18.6
24603 - FLORA PPTO C | 1124 | Auto | Concreto | Muros ejes 11 - 12 / A - F piso 7 , ejes 9 y 12 / G - L T2 | 2026-06-16 | 2026-07-14 | 2026-07-15 | 28 | 48.3 | 65.4 | 135.4 | MURO | 48 | MURO-48-28 | 2026-10-22 | NUEVO | 2026-10-22 | 48 | 17.1
24603 - FLORA PPTO C | 1124 | Auto | Concreto | Muros ejes 11 - 12 / A - F piso 7 , ejes 9 y 12 / G - L T2 | 2026-06-16 | 2026-07-14 | 2026-07-15 | 28 | 48.3 | 64.9 | 134.4 | MURO | 48 | MURO-48-28 | 2026-10-22 | NUEVO | 2026-10-22 | 48 | 16.6
24603 - FLORA PPTO C | 1124 | Autocompactado | Concreto | Muros ejes 11-12 / A-F y 9-12 / G-L, piso 7, torre 2 | 2026-06-16 | 2026-06-30 | 2026-07-02 | 14 | 48 | 52.7 | 109.8 | MURO | 48 | MURO-48-14 | 2026-10-22 | NUEVO | 2026-10-22 | 37.12 | 4.7
24603 - FLORA PPTO C | 1124 | Autocompactado | Concreto | Muros ejes 11-12 / A-F y 9-12 / G-L, piso 7, torre 2 | 2026-06-16 | 2026-06-23 | 2026-06-23 | 7 | 48 | 47 | 97.9 | MURO | 48 | MURO-48-7 | 2026-10-22 | NUEVO | 2026-10-22 | 31.68 | -1
24603 - FLORA PPTO C | 1125 | Indus | Concreto | Placa ejes 1 - 4 / A - L , piso 7 T2 | 2026-06-16 | 2026-07-14 | 2026-07-15 | 28 | 41.4 | 59.4 | 143.5 | PLACA | 48 | PLACA-48-28 | 2026-10-22 | NUEVO | 2026-10-22 | 48 | 18
24603 - FLORA PPTO C | 1125 | Indus | Concreto | Placa ejes 1 - 4 / A - L , piso 7 T2 | 2026-06-16 | 2026-07-14 | 2026-07-15 | 28 | 41.4 | 57.9 | 139.9 | PLACA | 48 | PLACA-48-28 | 2026-10-22 | NUEVO | 2026-10-22 | 48 | 16.5
24603 - FLORA PPTO C | 1125 | Indus | Concreto | Placa ejes 1 - 4 / A - L , piso 7 T2 | 2026-06-16 | 2026-07-14 | 2026-07-15 | 28 | 41.4 | 58.9 | 142.3 | PLACA | 48 | PLACA-48-28 | 2026-10-22 | NUEVO | 2026-10-22 | 48 | 17.5
24603 - FLORA PPTO C | 1125 | Industrializado | Concreto | Placa ejes 1-4 / A-L, piso 7, torre 2 | 2026-06-16 | 2026-06-30 | 2026-07-02 | 14 | 42 | 50.2 | 119.5 | PLACA | 48 | PLACA-48-14 | 2026-10-22 | NUEVO | 2026-10-22 | 37.12 | 8.2
24603 - FLORA PPTO C | 1125 | Industrializado | Concreto | Placa ejes 1-4 / A-L, piso 7, torre 2 | 2026-06-16 | 2026-06-23 | 2026-06-23 | 7 | 42 | 44.1 | 105 | PLACA | 48 | PLACA-48-7 | 2026-10-22 | NUEVO | 2026-10-22 | 31.68 | 2.1
24603 - FLORA PPTO C | 1126 | C-Ptico | Concreto | Cimentación y tanque suministro ejes 3 - 5 / D - G , Salón comunal | 2026-06-17 | 2026-07-15 | 2026-07-15 | 28 | 27.6 | 36.9 | 133.7 | AUTOCOMPAC | 28 | AUTOCOMPAC-28-28 | 2026-10-22 | NUEVO | 2026-10-22 | 28 | 9.3
24603 - FLORA PPTO C | 1126 | C-Ptico | Concreto | Cimentación y tanque suministro ejes 3 - 5 / D - G , Salón comunal | 2026-06-17 | 2026-07-15 | 2026-07-15 | 28 | 27.6 | 37 | 134.1 | AUTOCOMPAC | 28 | AUTOCOMPAC-28-28 | 2026-10-22 | NUEVO | 2026-10-22 | 28 | 9.4
24603 - FLORA PPTO C | 1126 | C-Ptico | Concreto | Cimentación y tanque suministro ejes 3 - 5 / D - G , Salón comunal | 2026-06-17 | 2026-07-15 | 2026-07-15 | 28 | 27.6 | 37.2 | 134.8 | AUTOCOMPAC | 28 | AUTOCOMPAC-28-28 | 2026-10-22 | NUEVO | 2026-10-22 | 28 | 9.6
24603 - FLORA PPTO C | 1126 | C. Plástico | Concreto | Cimentación y tanque de suministro ejes 3-5' / D-G, salón comunal | 2026-06-17 | 2026-07-01 | 2026-07-04 | 14 | 28 | 31.9 | 113.9 | AUTOCOMPAC | 28 | AUTOCOMPAC-28-14 | 2026-10-22 | NUEVO | 2026-10-22 | 21.65 | 3.9
24603 - FLORA PPTO C | 1126 | C. Plástico | Concreto | Cimentación y tanque de suministro ejes 3-5' / D-G, salón comunal | 2026-06-17 | 2026-06-24 | 2026-06-24 | 7 | 28 | 28.9 | 103.2 | AUTOCOMPAC | 28 | AUTOCOMPAC-28-7 | 2026-10-22 | NUEVO | 2026-10-22 | 18.48 | 0.9
24603 - FLORA PPTO C | 1127 | C-Ptico | Concreto | Cimentación y tanque suministro ejes 3 - 5 / D - G , Salón comunal | 2026-06-17 | 2026-07-15 | 2026-07-15 | 28 | 27.6 | 41 | 148.6 | AUTOCOMPAC | 28 | AUTOCOMPAC-28-28 | 2026-10-22 | NUEVO | 2026-10-22 | 28 | 13.4
24603 - FLORA PPTO C | 1127 | C-Ptico | Concreto | Cimentación y tanque suministro ejes 3 - 5 / D - G , Salón comunal | 2026-06-17 | 2026-07-15 | 2026-07-15 | 28 | 27.6 | 40 | 144.9 | AUTOCOMPAC | 28 | AUTOCOMPAC-28-28 | 2026-10-22 | NUEVO | 2026-10-22 | 28 | 12.4
24603 - FLORA PPTO C | 1127 | C-Ptico | Concreto | Cimentación y tanque suministro ejes 3 - 5 / D - G , Salón comunal | 2026-06-17 | 2026-07-15 | 2026-07-15 | 28 | 27.6 | 40.4 | 146.4 | AUTOCOMPAC | 28 | AUTOCOMPAC-28-28 | 2026-10-22 | NUEVO | 2026-10-22 | 28 | 12.8
24603 - FLORA PPTO C | 1127 | C. Plástico | Concreto | Cimentación y tanque de suministro ejes 3-5' / D-G, salón comunal | 2026-06-17 | 2026-07-01 | 2026-07-04 | 14 | 28 | 34 | 121.4 | AUTOCOMPAC | 28 | AUTOCOMPAC-28-14 | 2026-10-22 | NUEVO | 2026-10-22 | 21.65 | 6
24603 - FLORA PPTO C | 1127 | C. Plástico | Concreto | Cimentación y tanque de suministro ejes 3-5' / D-G, salón comunal | 2026-06-17 | 2026-06-24 | 2026-06-24 | 7 | 28 | 28.2 | 100.7 | AUTOCOMPAC | 28 | AUTOCOMPAC-28-7 | 2026-10-22 | NUEVO | 2026-10-22 | 18.48 | 0.2
24603 - FLORA PPTO C | 1128 | EPTICO | Concreto | Cimentación y tanque suministro ejes 3 - 5 / D - G salón comunal | 2026-06-17 | 2026-07-15 | 2026-07-16 | 28 | 27.6 | 41.5 | 150.4 | AUTOCOMPAC | 28 | AUTOCOMPAC-28-28 | 2026-10-22 | NUEVO | 2026-10-22 | 28 | 13.9
24603 - FLORA PPTO C | 1128 | EPTICO | Concreto | Cimentación y tanque suministro ejes 3 - 5 / D - G salón comunal | 2026-06-17 | 2026-07-15 | 2026-07-16 | 28 | 27.6 | 40 | 144.9 | AUTOCOMPAC | 28 | AUTOCOMPAC-28-28 | 2026-10-22 | NUEVO | 2026-10-22 | 28 | 12.4
24603 - FLORA PPTO C | 1128 | EPTICO | Concreto | Cimentación y tanque suministro ejes 3 - 5 / D - G salón comunal | 2026-06-17 | 2026-07-15 | 2026-07-16 | 28 | 27.6 | 40.7 | 147.5 | AUTOCOMPAC | 28 | AUTOCOMPAC-28-28 | 2026-10-22 | NUEVO | 2026-10-22 | 28 | 13.1
24603 - FLORA PPTO C | 1128 | C. Plástico | Concreto | Cimentación y tanque de suministro ejes 3-5' / D-G, salón comunal | 2026-06-17 | 2026-07-01 | 2026-07-04 | 14 | 28 | 33.6 | 120 | AUTOCOMPAC | 28 | AUTOCOMPAC-28-14 | 2026-10-22 | NUEVO | 2026-10-22 | 21.65 | 5.6
24603 - FLORA PPTO C | 1128 | C. Plástico | Concreto | Cimentación y tanque de suministro ejes 3-5' / D-G, salón comunal | 2026-06-17 | 2026-06-24 | 2026-06-24 | 7 | 28 | 28.6 | 102.1 | AUTOCOMPAC | 28 | AUTOCOMPAC-28-7 | 2026-10-22 | NUEVO | 2026-10-22 | 18.48 | 0.6
24603 - FLORA PPTO C | 1129 | AUTO | Concreto | Cuello columnas ejes 4 - 5 / E - G , sotano salón comunal | 2026-06-17 | 2026-07-15 | 2026-07-16 | 28 | 34.5 | 42.7 | 123.8 | MURO | 41 | MURO-41-28 | 2026-10-22 | NUEVO | 2026-10-22 | 41 | 8.2
24603 - FLORA PPTO C | 1129 | AUTO | Concreto | Cuello columnas ejes 4 - 5 / E - G , sotano salón comunal | 2026-06-17 | 2026-07-15 | 2026-07-16 | 28 | 34.5 | 44.6 | 129.3 | MURO | 41 | MURO-41-28 | 2026-10-22 | NUEVO | 2026-10-22 | 41 | 10.1
24603 - FLORA PPTO C | 1129 | AUTO | Concreto | Cuello columnas ejes 4 - 5 / E - G , sotano salón comunal | 2026-06-17 | 2026-07-15 | 2026-07-16 | 28 | 34.5 | 43.5 | 126.1 | MURO | 41 | MURO-41-28 | 2026-10-22 | NUEVO | 2026-10-22 | 41 | 9
24603 - FLORA PPTO C | 1129 | C. Autocompactado | Concreto | Cuello columnas ejes 4-5 / E-G, sótano salón comunal | 2026-06-17 | 2026-07-01 | 2026-07-04 | 14 | 35 | 35.7 | 102 | MURO | 41 | MURO-41-14 | 2026-10-22 | NUEVO | 2026-10-22 | 31.71 | 0.7
24603 - FLORA PPTO C | 1129 | C. Autocompactado | Concreto | Cuello columnas ejes 4-5 / E-G, sótano salón comunal | 2026-06-17 | 2026-06-24 | 2026-06-24 | 7 | 35 | 32.6 | 93.1 | MURO | 41 | MURO-41-7 | 2026-10-22 | NUEVO | 2026-10-22 | 27.06 | -2.4
24603 - FLORA PPTO C | 1130 | AUTO | Concreto | Muros ejes 4 - 7 , / A - F , piso 2 , T1 | 2026-06-17 | 2026-07-15 | 2026-07-16 | 28 | 48.3 | 57.8 | 119.7 | MURO | 48 | MURO-48-28 | 2026-10-22 | NUEVO | 2026-10-22 | 48 | 9.5
24603 - FLORA PPTO C | 1130 | AUTO | Concreto | Muros ejes 4 - 7 , / A - F , piso 2 , T1 | 2026-06-17 | 2026-07-15 | 2026-07-16 | 28 | 48.3 | 56.5 | 117 | MURO | 48 | MURO-48-28 | 2026-10-22 | NUEVO | 2026-10-22 | 48 | 8.2
24603 - FLORA PPTO C | 1130 | AUTO | Concreto | Muros ejes 4 - 7 , / A - F , piso 2 , T1 | 2026-06-17 | 2026-07-15 | 2026-07-16 | 28 | 48.3 | 57 | 118 | MURO | 48 | MURO-48-28 | 2026-10-22 | NUEVO | 2026-10-22 | 48 | 8.7
24603 - FLORA PPTO C | 1130 | Autocompacatdo | Concreto | Muros ejes 4-7 * A-F, piso 2, T1 | 2026-06-17 | 2026-07-01 | 2026-07-04 | 14 | 48 | 49 | 102.1 | MURO | 48 | MURO-48-14 | 2026-10-22 | NUEVO | 2026-10-22 | 37.12 | 1
24603 - FLORA PPTO C | 1130 | Autocompacatdo | Concreto | Muros ejes 4-7 * A-F, piso 2, T1 | 2026-06-17 | 2026-06-24 | 2026-06-24 | 7 | 48 | 45.6 | 95 | MURO | 48 | MURO-48-7 | 2026-10-22 | NUEVO | 2026-10-22 | 31.68 | -2.4
24603 - FLORA PPTO C | 1131 | AUTO | Concreto | Muros ejes 7 - 11 / A - F piso 7 , T2 | 2026-06-17 | 2026-07-15 | 2026-07-16 | 28 | 48.3 | 58.5 | 121.1 | MURO | 48 | MURO-48-28 | 2026-10-22 | NUEVO | 2026-10-22 | 48 | 10.2
24603 - FLORA PPTO C | 1131 | AUTO | Concreto | Muros ejes 7 - 11 / A - F piso 7 , T2 | 2026-06-17 | 2026-07-15 | 2026-07-16 | 28 | 48.3 | 59.9 | 124 | MURO | 48 | MURO-48-28 | 2026-10-22 | NUEVO | 2026-10-22 | 48 | 11.6
24603 - FLORA PPTO C | 1131 | AUTO | Concreto | Muros ejes 7 - 11 / A - F piso 7 , T2 | 2026-06-17 | 2026-07-15 | 2026-07-16 | 28 | 48.3 | 57.7 | 119.5 | MURO | 48 | MURO-48-28 | 2026-10-22 | NUEVO | 2026-10-22 | 48 | 9.4
24603 - FLORA PPTO C | 1131 | Autocompacatdo | Concreto | Muros ejes 7-11 / A-F, piso 7, T2 | 2026-06-17 | 2026-07-01 | 2026-07-04 | 14 | 48 | 50.2 | 104.6 | MURO | 48 | MURO-48-14 | 2026-10-22 | NUEVO | 2026-10-22 | 37.12 | 2.2
24603 - FLORA PPTO C | 1131 | Autocompacatdo | Concreto | Muros ejes 7-11 / A-F, piso 7, T2 | 2026-06-17 | 2026-06-24 | 2026-06-24 | 7 | 48 | 46.3 | 96.5 | MURO | 48 | MURO-48-7 | 2026-10-22 | NUEVO | 2026-10-22 | 31.68 | -1.7
24603 - FLORA PPTO C | 1132 | INDUS | Concreto | Placa Ejes 1 – 4 / A – L, Piso 3, T1 | 2026-06-18 | 2026-07-16 | 2026-07-17 | 28 | 41.4 | 53.6 | 129.5 | PLACA | 48 | PLACA-48-28 | 2026-10-22 | NUEVO | 2026-10-22 | 48 | 12.2
24603 - FLORA PPTO C | 1132 | INDUS | Concreto | Placa Ejes 1 – 4 / A – L, Piso 3, T1 | 2026-06-18 | 2026-07-16 | 2026-07-17 | 28 | 41.4 | 53.7 | 129.7 | PLACA | 48 | PLACA-48-28 | 2026-10-22 | NUEVO | 2026-10-22 | 48 | 12.3
24603 - FLORA PPTO C | 1132 | INDUS | Concreto | Placa Ejes 1 – 4 / A – L, Piso 3, T1 | 2026-06-18 | 2026-07-16 | 2026-07-17 | 28 | 41.4 | 53 | 128 | PLACA | 48 | PLACA-48-28 | 2026-10-22 | NUEVO | 2026-10-22 | 48 | 11.6
24603 - FLORA PPTO C | 1132 | Industrializado | Concreto | Placa ejes 1-4 / A-L, piso 3, T1 | 2026-06-18 | 2026-07-02 | 2026-07-23 | 14 | 42 | 47.9 | 114 | PLACA | 48 | PLACA-48-14 | 2026-10-22 | NUEVO | 2026-10-22 | 37.12 | 5.9
24603 - FLORA PPTO C | 1132 | Industrializado | Concreto | Placa ejes 1-4 / A-L, piso 3, T1 | 2026-06-18 | 2026-06-25 | 2026-06-26 | 7 | 42 | 41.2 | 98.1 | PLACA | 48 | PLACA-48-7 | 2026-10-22 | NUEVO | 2026-10-22 | 31.68 | -0.8
24603 - FLORA PPTO C | 1133 | INDUS | Concreto | Placa Ejes 12 – 15 / A – L, Piso 8, T2 | 2026-06-18 | 2026-07-16 | 2026-07-17 | 28 | 41.4 | 63.1 | 152.4 | PLACA | 48 | PLACA-48-28 | 2026-10-22 | NUEVO | 2026-10-22 | 48 | 21.7
24603 - FLORA PPTO C | 1133 | INDUS | Concreto | Placa Ejes 12 – 15 / A – L, Piso 8, T2 | 2026-06-18 | 2026-07-16 | 2026-07-17 | 28 | 41.4 | 62.7 | 151.4 | PLACA | 48 | PLACA-48-28 | 2026-10-22 | NUEVO | 2026-10-22 | 48 | 21.3
24603 - FLORA PPTO C | 1133 | INDUS | Concreto | Placa Ejes 12 – 15 / A – L, Piso 8, T2 | 2026-06-18 | 2026-07-16 | 2026-07-17 | 28 | 41.4 | 62.1 | 150 | PLACA | 48 | PLACA-48-28 | 2026-10-22 | NUEVO | 2026-10-22 | 48 | 20.7
24603 - FLORA PPTO C | 1133 | Industrializado | Concreto | Placa ejes 12-15 / A-L, piso 8, T2 | 2026-06-18 | 2026-07-02 | 2026-07-23 | 14 | 42 | 52.6 | 125.2 | PLACA | 48 | PLACA-48-14 | 2026-10-22 | NUEVO | 2026-10-22 | 37.12 | 10.6
24603 - FLORA PPTO C | 1133 | Industrializado | Concreto | Placa ejes 12-15 / A-L, piso 8, T2 | 2026-06-18 | 2026-06-25 | 2026-06-26 | 7 | 42 | 41.7 | 99.3 | PLACA | 48 | PLACA-48-7 | 2026-10-22 | NUEVO | 2026-10-22 | 31.68 | -0.3
24603 - FLORA PPTO C | 1134 | AUTO | Concreto | Muros Ejes 9 – 12 / A – F, Piso 2, T1 | 2026-06-18 | 2026-07-16 | 2026-07-17 | 28 | 48.3 | 55.5 | 114.9 | MURO | 48 | MURO-48-28 | 2026-10-22 | NUEVO | 2026-10-22 | 48 | 7.2
24603 - FLORA PPTO C | 1134 | AUTO | Concreto | Muros Ejes 9 – 12 / A – F, Piso 2, T1 | 2026-06-18 | 2026-07-16 | 2026-07-17 | 28 | 48.3 | 56.2 | 116.4 | MURO | 48 | MURO-48-28 | 2026-10-22 | NUEVO | 2026-10-22 | 48 | 7.9
24603 - FLORA PPTO C | 1134 | AUTO | Concreto | Muros Ejes 9 – 12 / A – F, Piso 2, T1 | 2026-06-18 | 2026-07-16 | 2026-07-17 | 28 | 48.3 | 55.9 | 115.7 | MURO | 48 | MURO-48-28 | 2026-10-22 | NUEVO | 2026-10-22 | 48 | 7.6
24603 - FLORA PPTO C | 1134 | Autocompcatado | Concreto | Muros ejes 9-12 / A-F, piso 2, T1 | 2026-06-18 | 2026-07-02 | 2026-07-23 | 14 | 48 | 48.5 | 101 | MURO | 48 | MURO-48-14 | 2026-10-22 | NUEVO | 2026-10-22 | 37.12 | 0.5
24603 - FLORA PPTO C | 1134 | Autocompcatado | Concreto | Muros ejes 9-12 / A-F, piso 2, T1 | 2026-06-18 | 2026-06-25 | 2026-06-26 | 7 | 48 | 40.2 | 83.8 | MURO | 48 | MURO-48-7 | 2026-10-22 | NUEVO | 2026-10-22 | 31.68 | -7.8
24603 - FLORA PPTO C | 1135 | AUTO | Concreto | Muros Ejes 7 – 9 / G – L, Piso 7, T2 | 2026-06-18 | 2026-07-16 | 2026-07-17 | 28 | 48.3 | 56.5 | 117 | MURO | 48 | MURO-48-28 | 2026-10-22 | NUEVO | 2026-10-22 | 48 | 8.2
24603 - FLORA PPTO C | 1135 | AUTO | Concreto | Muros Ejes 7 – 9 / G – L, Piso 7, T2 | 2026-06-18 | 2026-07-16 | 2026-07-17 | 28 | 48.3 | 56.2 | 116.4 | MURO | 48 | MURO-48-28 | 2026-10-22 | NUEVO | 2026-10-22 | 48 | 7.9
24603 - FLORA PPTO C | 1135 | AUTO | Concreto | Muros Ejes 7 – 9 / G – L, Piso 7, T2 | 2026-06-18 | 2026-07-16 | 2026-07-17 | 28 | 48.3 | 55.5 | 114.9 | MURO | 48 | MURO-48-28 | 2026-10-22 | NUEVO | 2026-10-22 | 48 | 7.2
24603 - FLORA PPTO C | 1135 | Autocompcatado | Concreto | Muros ejes 7-9 / G-L, piso 7, T2 | 2026-06-18 | 2026-07-02 | 2026-07-23 | 14 | 48 | 49 | 102.1 | MURO | 48 | MURO-48-14 | 2026-10-22 | NUEVO | 2026-10-22 | 37.12 | 1
24603 - FLORA PPTO C | 1135 | Autocompcatado | Concreto | Muros ejes 7-9 / G-L, piso 7, T2 | 2026-06-18 | 2026-06-25 | 2026-06-26 | 7 | 48 | 40.5 | 84.4 | MURO | 48 | MURO-48-7 | 2026-10-22 | NUEVO | 2026-10-22 | 31.68 | -7.5
24603 - FLORA PPTO C | 1136 | Ptico. | Concreto | Viga cabezal ejes 1´/ H - I, plataforma 1 | 2026-06-19 | 2026-07-17 | 2026-07-17 | 28 | 20.7 | 26.4 | 127.5 | AUTOCOMPAC | 21 | AUTOCOMPAC-21-28 | 2026-10-22 | NUEVO | 2026-10-22 |  | 5.7
24603 - FLORA PPTO C | 1136 | Ptico. | Concreto | Viga cabezal ejes 1´/ H - I, plataforma 1 | 2026-06-19 | 2026-07-17 | 2026-07-17 | 28 | 20.7 | 26.3 | 127.1 | AUTOCOMPAC | 21 | AUTOCOMPAC-21-28 | 2026-10-22 | NUEVO | 2026-10-22 |  | 5.6
24603 - FLORA PPTO C | 1136 | Ptico. | Concreto | Viga cabezal ejes 1´/ H - I, plataforma 1 | 2026-06-19 | 2026-07-17 | 2026-07-17 | 28 | 20.7 | 27.2 | 131.4 | AUTOCOMPAC | 21 | AUTOCOMPAC-21-28 | 2026-10-22 | NUEVO | 2026-10-22 |  | 6.5
24603 - FLORA PPTO C | 1136 | Plástico | Concreto | Muro cabezal ejes 1' / H-I, plataforma 1 | 2026-06-19 | 2026-07-03 | 2026-07-07 | 14 | 21 | 24.5 | 116.7 | MURO | 21 | MURO-21-14 | 2026-10-22 | NUEVO | 2026-10-22 | 16.24 | 3.5
24603 - FLORA PPTO C | 1136 | Plástico | Concreto | Muro cabezal ejes 1' / H-I, plataforma 1 | 2026-06-19 | 2026-06-26 | 2026-06-30 | 7 | 21 | 21.8 | 103.8 | MURO | 21 | MURO-21-7 | 2026-10-22 | NUEVO | 2026-10-22 | 13.86 | 0.8
24603 - FLORA PPTO C | 1137 | Indus | Concreto | Placa ejes 4 - 8 /F - L piso 3, T1 | 2026-06-19 | 2026-07-17 | 2026-07-17 | 28 | 20.7 | 35.4 | 171 | PLACA | 21 | PLACA-21-28 | 2026-10-22 | NUEVO | 2026-10-22 | 21 | 14.7
24603 - FLORA PPTO C | 1137 | Indus | Concreto | Placa ejes 4 - 8 /F - L piso 3, T1 | 2026-06-19 | 2026-07-17 | 2026-07-17 | 28 | 20.7 | 36.2 | 174.9 | PLACA | 21 | PLACA-21-28 | 2026-10-22 | NUEVO | 2026-10-22 | 21 | 15.5
24603 - FLORA PPTO C | 1137 | Indus | Concreto | Placa ejes 4 - 8 /F - L piso 3, T1 | 2026-06-19 | 2026-07-17 | 2026-07-17 | 28 | 20.7 | 36.3 | 175.4 | PLACA | 21 | PLACA-21-28 | 2026-10-22 | NUEVO | 2026-10-22 | 21 | 15.6
24603 - FLORA PPTO C | 1137 | Industrializado | Concreto | Placa ejes 4-8 / F-L, piso 3, T1 | 2026-06-19 | 2026-07-03 | 2026-07-07 | 14 | 21 | 32.1 | 152.9 | PLACA | 21 | PLACA-21-14 | 2026-10-22 | NUEVO | 2026-10-22 | 16.24 | 11.1
24603 - FLORA PPTO C | 1137 | Industrializado | Concreto | Placa ejes 4-8 / F-L, piso 3, T1 | 2026-06-19 | 2026-06-26 | 2026-06-30 | 7 | 21 | 21.2 | 101 | PLACA | 21 | PLACA-21-7 | 2026-10-22 | NUEVO | 2026-10-22 | 13.86 | 0.2
24603 - FLORA PPTO C | 1137 | Industrializado | Concreto | Placa ejes 4-8 / F-L, piso 3, T1 | 2026-06-19 | 2026-06-22 | 2026-06-23 | 3 | 21 | 17.1 | 81.4 | PLACA | 21 | PLACA-21-3 | 2026-10-22 | NUEVO | 2026-10-22 | 9.45 | -3.9
24603 - FLORA PPTO C | 1138 | Auto | Concreto | Muros ejes 5 - 7/ A - F/ 4 - 7/ G - L piso 7 T2 | 2026-06-19 | 2026-07-17 | 2026-07-17 | 28 | 48.3 | 57.4 | 118.8 | MURO | 48 | MURO-48-28 | 2026-10-22 | NUEVO | 2026-10-22 | 48 | 9.1
24603 - FLORA PPTO C | 1138 | Auto | Concreto | Muros ejes 5 - 7/ A - F/ 4 - 7/ G - L piso 7 T2 | 2026-06-19 | 2026-07-17 | 2026-07-17 | 28 | 48.3 | 56 | 115.9 | MURO | 48 | MURO-48-28 | 2026-10-22 | NUEVO | 2026-10-22 | 48 | 7.7
24603 - FLORA PPTO C | 1138 | Auto | Concreto | Muros ejes 5 - 7/ A - F/ 4 - 7/ G - L piso 7 T2 | 2026-06-19 | 2026-07-17 | 2026-07-17 | 28 | 48.3 | 55.4 | 114.7 | MURO | 48 | MURO-48-28 | 2026-10-22 | NUEVO | 2026-10-22 | 48 | 7.1
24603 - FLORA PPTO C | 1138 | Autocompactado | Concreto | Muros ejes 5-7 / A-F y 4-7 / G-L, piso 7, T2 | 2026-06-19 | 2026-07-03 | 2026-07-07 | 14 | 48 | 50.1 | 104.4 | MURO | 48 | MURO-48-14 | 2026-10-22 | NUEVO | 2026-10-22 | 37.12 | 2.1
24603 - FLORA PPTO C | 1138 | Autocompactado | Concreto | Muros ejes 5-7 / A-F y 4-7 / G-L, piso 7, T2 | 2026-06-19 | 2026-06-26 | 2026-06-30 | 7 | 48 | 47.3 | 98.5 | MURO | 48 | MURO-48-7 | 2026-10-22 | NUEVO | 2026-10-22 | 31.68 | -0.7
24603 - FLORA PPTO C | 1139 | Auto | Concreto | Muros ejes 11 - 12 - A - F piso 2, T1 | 2026-06-19 | 2026-07-17 | 2026-07-17 | 28 | 48.3 | 65.2 | 135 | MURO | 48 | MURO-48-28 | 2026-10-22 | NUEVO | 2026-10-22 | 48 | 16.9
24603 - FLORA PPTO C | 1139 | Auto | Concreto | Muros ejes 11 - 12 - A - F piso 2, T1 | 2026-06-19 | 2026-07-17 | 2026-07-17 | 28 | 48.3 | 67.4 | 139.5 | MURO | 48 | MURO-48-28 | 2026-10-22 | NUEVO | 2026-10-22 | 48 | 19.1
24603 - FLORA PPTO C | 1139 | Auto | Concreto | Muros ejes 11 - 12 - A - F piso 2, T1 | 2026-06-19 | 2026-07-17 | 2026-07-17 | 28 | 48.3 | 66.8 | 138.3 | MURO | 48 | MURO-48-28 | 2026-10-22 | NUEVO | 2026-10-22 | 48 | 18.5
24603 - FLORA PPTO C | 1139 | Autocompacatdo | Concreto | Muros ejes 11-12 / A-F, piso 2, T1 | 2026-06-19 | 2026-07-03 | 2026-07-07 | 14 | 48 | 49 | 102.1 | MURO | 48 | MURO-48-14 | 2026-10-22 | NUEVO | 2026-10-22 | 37.12 | 1
24603 - FLORA PPTO C | 1139 | Autocompacatdo | Concreto | Muros ejes 11-12 / A-F, piso 2, T1 | 2026-06-19 | 2026-06-26 | 2026-06-30 | 7 | 48 | 35.5 | 74 | MURO | 48 | MURO-48-7 | 2026-10-22 | NUEVO | 2026-10-22 | 31.68 | -12.5
24603 - FLORA PPTO C | 1140 | Indus | Concreto | Placa ejes 9 - 12/ A - 2 piso 8 T2 | 2026-06-19 | 2026-07-17 | 2026-07-17 | 28 | 41.4 | 49.5 | 119.6 | PLACA | 48 | PLACA-48-28 | 2026-10-22 | NUEVO | 2026-10-22 | 48 | 8.1
24603 - FLORA PPTO C | 1140 | Indus | Concreto | Placa ejes 9 - 12/ A - 2 piso 8 T2 | 2026-06-19 | 2026-07-17 | 2026-07-17 | 28 | 41.4 | 47.8 | 115.5 | PLACA | 48 | PLACA-48-28 | 2026-10-22 | NUEVO | 2026-10-22 | 48 | 6.4
24603 - FLORA PPTO C | 1140 | Indus | Concreto | Placa ejes 9 - 12/ A - 2 piso 8 T2 | 2026-06-19 | 2026-07-17 | 2026-07-17 | 28 | 41.4 | 48.1 | 116.2 | PLACA | 48 | PLACA-48-28 | 2026-10-22 | NUEVO | 2026-10-22 | 48 | 6.7
24603 - FLORA PPTO C | 1140 | Industrializado | Concreto | Placa ejes 9-12 / A-L, piso 8, T2 | 2026-06-19 | 2026-07-03 | 2026-07-07 | 14 | 42 | 43.2 | 102.9 | PLACA | 48 | PLACA-48-14 | 2026-10-22 | NUEVO | 2026-10-22 | 37.12 | 1.2
24603 - FLORA PPTO C | 1140 | Industrializado | Concreto | Placa ejes 9-12 / A-L, piso 8, T2 | 2026-06-19 | 2026-06-26 | 2026-06-30 | 7 | 42 | 30.7 | 73.1 | PLACA | 48 | PLACA-48-7 | 2026-10-22 | NUEVO | 2026-10-22 | 31.68 | -11.3
24603 - FLORA PPTO C | 1141 | Autocompactado | Concreto | Muros ejes 1-4 / A-F, piso 7, T2 | 2026-06-20 | 2026-07-04 | 2026-07-21 | 14 | 48 | 50.2 | 104.6 | MURO | 48 | MURO-48-14 | 2026-10-22 | NUEVO | 2026-10-22 | 37.12 | 2.2
24603 - FLORA PPTO C | 1141 | Autocompactado | Concreto | Muros ejes 1-4 / A-F, piso 7, T2 | 2026-06-20 | 2026-06-27 | 2026-07-21 | 7 | 48 | 41.7 | 86.9 | MURO | 48 | MURO-48-7 | 2026-10-22 | NUEVO | 2026-10-22 | 31.68 | -6.3
24603 - FLORA PPTO C | 1141 | Auto | Concreto | Muros ejes 1 - 4 / A - F piso 7 T2 | 2026-06-20 | 2026-07-18 | 2026-07-21 | 28 | 48.3 | 60 | 124.2 | MURO | 48 | MURO-48-28 | 2026-10-22 | NUEVO | 2026-10-22 | 48 | 11.7
24603 - FLORA PPTO C | 1141 | Auto | Concreto | Muros ejes 1 - 4 / A - F piso 7 T2 | 2026-06-20 | 2026-07-18 | 2026-07-21 | 28 | 48.3 | 59.6 | 123.4 | MURO | 48 | MURO-48-28 | 2026-10-22 | NUEVO | 2026-10-22 | 48 | 11.3
24603 - FLORA PPTO C | 1141 | Auto | Concreto | Muros ejes 1 - 4 / A - F piso 7 T2 | 2026-06-20 | 2026-07-18 | 2026-07-21 | 28 | 48.3 | 60.5 | 125.3 | MURO | 48 | MURO-48-28 | 2026-10-22 | NUEVO | 2026-10-22 | 48 | 12.2
24603 - FLORA PPTO C | 1142 | Industrializado | Concreto | Placa ejes 7-9 / A-L, piso 8, T2 | 2026-06-20 | 2026-07-04 | 2026-07-21 | 14 | 42 | 48.5 | 115.5 | PLACA | 48 | PLACA-48-14 | 2026-10-22 | NUEVO | 2026-10-22 | 37.12 | 6.5
24603 - FLORA PPTO C | 1142 | Industrializado | Concreto | Placa ejes 7-9 / A-L, piso 8, T2 | 2026-06-20 | 2026-06-27 | 2026-07-21 | 7 | 42 | 29.6 | 70.5 | PLACA | 48 | PLACA-48-7 | 2026-10-22 | NUEVO | 2026-10-22 | 31.68 | -12.4
24603 - FLORA PPTO C | 1142 | Indus | Concreto | Placa ejes 7 - 9 / A - L piso 8 T2 | 2026-06-20 | 2026-07-18 | 2026-07-21 | 28 | 41.4 | 55.3 | 133.6 | PLACA | 48 | PLACA-48-28 | 2026-10-22 | NUEVO | 2026-10-22 | 48 | 13.9
24603 - FLORA PPTO C | 1142 | Indus | Concreto | Placa ejes 7 - 9 / A - L piso 8 T2 | 2026-06-20 | 2026-07-18 | 2026-07-21 | 28 | 41.4 | 55.8 | 134.8 | PLACA | 48 | PLACA-48-28 | 2026-10-22 | NUEVO | 2026-10-22 | 48 | 14.4
24603 - FLORA PPTO C | 1142 | Indus | Concreto | Placa ejes 7 - 9 / A - L piso 8 T2 | 2026-06-20 | 2026-07-18 | 2026-07-21 | 28 | 41.4 | 54.5 | 131.6 | PLACA | 48 | PLACA-48-28 | 2026-10-22 | NUEVO | 2026-10-22 | 48 | 13.1
24603 - FLORA PPTO C | 1143 | Indus | Concreto | Placa ejes 4 - 8 / A - G piso 3 T1 | 2026-06-22 | 2026-07-20 | 2026-07-21 | 28 | 41.4 | 50.2 | 121.3 | PLACA | 48 | PLACA-48-28 | 2026-10-22 | NUEVO | 2026-10-22 | 48 | 8.8
24603 - FLORA PPTO C | 1143 | Indus | Concreto | Placa ejes 4 - 8 / A - G piso 3 T1 | 2026-06-22 | 2026-07-20 | 2026-07-21 | 28 | 41.4 | 49.6 | 119.8 | PLACA | 48 | PLACA-48-28 | 2026-10-22 | NUEVO | 2026-10-22 | 48 | 8.2
24603 - FLORA PPTO C | 1143 | Indus | Concreto | Placa ejes 4 - 8 / A - G piso 3 T1 | 2026-06-22 | 2026-07-20 | 2026-07-21 | 28 | 41.4 | 51.1 | 123.4 | PLACA | 48 | PLACA-48-28 | 2026-10-22 | NUEVO | 2026-10-22 | 48 | 9.7
24603 - FLORA PPTO C | 1143 | Industrializado | Concreto | Placa ejes 4-8 / A-G, piso 3, T1 | 2026-06-22 | 2026-07-06 | 2026-07-07 | 14 | 42 | 45.8 | 109 | PLACA | 48 | PLACA-48-14 | 2026-10-22 | NUEVO | 2026-10-22 | 37.12 | 3.8
24603 - FLORA PPTO C | 1143 | Industrializado | Concreto | Placa ejes 4-8 / A-G, piso 3, T1 | 2026-06-22 | 2026-06-29 | 2026-07-02 | 7 | 42 | 41.5 | 98.8 | PLACA | 48 | PLACA-48-7 | 2026-10-22 | NUEVO | 2026-10-22 | 31.68 | -0.5
24603 - FLORA PPTO C | 1144 | Auto | Concreto | Muros ejes 1 - 4 / G - L piso 7 T2 | 2026-06-22 | 2026-07-20 | 2026-07-21 | 28 | 48.3 | 58.6 | 121.3 | MURO | 48 | MURO-48-28 | 2026-10-22 | NUEVO | 2026-10-22 | 48 | 10.3
24603 - FLORA PPTO C | 1144 | Auto | Concreto | Muros ejes 1 - 4 / G - L piso 7 T2 | 2026-06-22 | 2026-07-20 | 2026-07-21 | 28 | 48.3 | 57.3 | 118.6 | MURO | 48 | MURO-48-28 | 2026-10-22 | NUEVO | 2026-10-22 | 48 | 9
24603 - FLORA PPTO C | 1144 | Auto | Concreto | Muros ejes 1 - 4 / G - L piso 7 T2 | 2026-06-22 | 2026-07-20 | 2026-07-21 | 28 | 48.3 | 57.8 | 119.7 | MURO | 48 | MURO-48-28 | 2026-10-22 | NUEVO | 2026-10-22 | 48 | 9.5
24603 - FLORA PPTO C | 1144 | Autocompactado | Concreto | Muros ejes 1-4 / G-L, piso 7, T2 | 2026-06-22 | 2026-07-06 | 2026-07-07 | 14 | 48 | 49 | 102.1 | MURO | 48 | MURO-48-14 | 2026-10-22 | NUEVO | 2026-10-22 | 37.12 | 1
24603 - FLORA PPTO C | 1144 | Autocompactado | Concreto | Muros ejes 1-4 / G-L, piso 7, T2 | 2026-06-22 | 2026-06-29 | 2026-07-02 | 7 | 48 | 41.8 | 87.1 | MURO | 48 | MURO-48-7 | 2026-10-22 | NUEVO | 2026-10-22 | 31.68 | -6.2
24603 - FLORA PPTO C | 1145 | Indus | Concreto | Placa ejes 4 - 7 / A - L piso 8 T2 | 2026-06-22 | 2026-07-20 | 2026-07-21 | 28 | 41.4 | 54.4 | 131.4 | PLACA | 48 | PLACA-48-28 | 2026-10-22 | NUEVO | 2026-10-22 | 48 | 13
24603 - FLORA PPTO C | 1145 | Indus | Concreto | Placa ejes 4 - 7 / A - L piso 8 T2 | 2026-06-22 | 2026-07-20 | 2026-07-21 | 28 | 41.4 | 55.8 | 134.8 | PLACA | 48 | PLACA-48-28 | 2026-10-22 | NUEVO | 2026-10-22 | 48 | 14.4
24603 - FLORA PPTO C | 1145 | Indus | Concreto | Placa ejes 4 - 7 / A - L piso 8 T2 | 2026-06-22 | 2026-07-20 | 2026-07-21 | 28 | 41.4 | 55.3 | 133.6 | PLACA | 48 | PLACA-48-28 | 2026-10-22 | NUEVO | 2026-10-22 | 48 | 13.9
24603 - FLORA PPTO C | 1145 | Industrializado | Concreto | Placa ejes 4-7 / A-L, piso 8, T2 | 2026-06-22 | 2026-07-06 | 2026-07-07 | 14 | 42 | 46.2 | 110 | PLACA | 48 | PLACA-48-14 | 2026-10-22 | NUEVO | 2026-10-22 | 37.12 | 4.2
24603 - FLORA PPTO C | 1145 | Industrializado | Concreto | Placa ejes 4-7 / A-L, piso 8, T2 | 2026-06-22 | 2026-06-29 | 2026-07-02 | 7 | 42 | 42.5 | 101.2 | PLACA | 48 | PLACA-48-7 | 2026-10-22 | NUEVO | 2026-10-22 | 31.68 | 0.5
24603 - FLORA PPTO C | 1146 | Auto | Concreto | Columnas plataforma sotano 1I y semi sotano I7 y J7 | 2026-06-23 | 2026-07-21 | 2026-07-22 | 28 | 20.7 | 27.1 | 130.9 | MURO | 21 | MURO-21-28 | 2026-10-22 | NUEVO | 2026-10-22 | 21 | 6.4
24603 - FLORA PPTO C | 1146 | Auto | Concreto | Columnas plataforma sotano 1I y semi sotano I7 y J7 | 2026-06-23 | 2026-07-21 | 2026-07-22 | 28 | 20.7 | 27.8 | 134.3 | MURO | 21 | MURO-21-28 | 2026-10-22 | NUEVO | 2026-10-22 | 21 | 7.1
24603 - FLORA PPTO C | 1146 | Auto | Concreto | Columnas plataforma sotano 1I y semi sotano I7 y J7 | 2026-06-23 | 2026-07-21 | 2026-07-22 | 28 | 20.7 | 28.1 | 135.7 | MURO | 21 | MURO-21-28 | 2026-10-22 | NUEVO | 2026-10-22 | 21 | 7.4
24603 - FLORA PPTO C | 1146 | Autocompactado | Concreto | Columnas plataforma sótano, ejes 1 I y semisótano I7 y J7 | 2026-06-23 | 2026-07-07 | 2026-07-09 | 14 | 21 | 23.2 | 110.5 | MURO | 21 | MURO-21-14 | 2026-10-22 | NUEVO | 2026-10-22 | 16.24 | 2.2
24603 - FLORA PPTO C | 1146 | Autocompactado | Concreto | Columnas plataforma sótano, ejes 1 I y semisótano I7 y J7 | 2026-06-23 | 2026-06-30 | 2026-07-02 | 7 | 21 | 20 | 95.2 | MURO | 21 | MURO-21-7 | 2026-10-22 | NUEVO | 2026-10-22 | 13.86 | -1
24603 - FLORA PPTO C | 1147 | Auto | Concreto | Muros ejes 13 - 15 / A - L, piso 8, T2 | 2026-06-23 | 2026-07-21 | 2026-07-22 | 28 | 48.3 | 58 | 120.1 | MURO | 48 | MURO-48-28 | 2026-10-22 | NUEVO | 2026-10-22 | 48 | 9.7
24603 - FLORA PPTO C | 1147 | Auto | Concreto | Muros ejes 13 - 15 / A - L, piso 8, T2 | 2026-06-23 | 2026-07-21 | 2026-07-22 | 28 | 48.3 | 56.6 | 117.2 | MURO | 48 | MURO-48-28 | 2026-10-22 | NUEVO | 2026-10-22 | 48 | 8.3
24603 - FLORA PPTO C | 1147 | Auto | Concreto | Muros ejes 13 - 15 / A - L, piso 8, T2 | 2026-06-23 | 2026-07-21 | 2026-07-22 | 28 | 48.3 | 58.8 | 121.7 | MURO | 48 | MURO-48-28 | 2026-10-22 | NUEVO | 2026-10-22 | 48 | 10.5
24603 - FLORA PPTO C | 1147 | Autocompactado | Concreto | Muros ejes 13-15 / A-L, piso 8, torre 2 | 2026-06-23 | 2026-07-07 | 2026-07-09 | 14 | 48 | 50.7 | 105.6 | MURO | 48 | MURO-48-14 | 2026-10-22 | NUEVO | 2026-10-22 | 37.12 | 2.7
24603 - FLORA PPTO C | 1147 | Autocompactado | Concreto | Muros ejes 13-15 / A-L, piso 8, torre 2 | 2026-06-23 | 2026-06-30 | 2026-07-02 | 7 | 48 | 47.1 | 98.1 | MURO | 48 | MURO-48-7 | 2026-10-22 | NUEVO | 2026-10-22 | 31.68 | -0.9
24603 - FLORA PPTO C | 1148 | Ptico | Concreto | Cimentación ejes 2-4 / K-J y ejes 4-5 / K-G, pta. forma 1 | 2026-06-24 | 2026-07-22 | 2026-07-22 | 28 | 20.7 | 27.8 | 134.3 | AUTOCOMPAC | 21 | AUTOCOMPAC-21-28 | 2026-10-22 | NUEVO | 2026-10-22 |  | 7.1
24603 - FLORA PPTO C | 1148 | Ptico | Concreto | Cimentación ejes 2-4 / K-J y ejes 4-5 / K-G, pta. forma 1 | 2026-06-24 | 2026-07-22 | 2026-07-22 | 28 | 20.7 | 28.1 | 135.7 | AUTOCOMPAC | 21 | AUTOCOMPAC-21-28 | 2026-10-22 | NUEVO | 2026-10-22 |  | 7.4
24603 - FLORA PPTO C | 1148 | Ptico | Concreto | Cimentación ejes 2-4 / K-J y ejes 4-5 / K-G, pta. forma 1 | 2026-06-24 | 2026-07-22 | 2026-07-22 | 28 | 20.7 | 28.4 | 137.2 | AUTOCOMPAC | 21 | AUTOCOMPAC-21-28 | 2026-10-22 | NUEVO | 2026-10-22 |  | 7.7
24603 - FLORA PPTO C | 1148 | Plástico | Concreto | Cimentación ejes 2-4 / K-J, y ejes 4-5 / K-G, plataforma 1 | 2026-06-24 | 2026-07-08 | 2026-07-09 | 14 | 21 | 22.1 | 105.2 | AUTOCOMPAC | 21 | AUTOCOMPAC-21-14 | 2026-10-22 | NUEVO | 2026-10-22 |  | 1.1
24603 - FLORA PPTO C | 1148 | Plástico | Concreto | Cimentación ejes 2-4 / K-J, y ejes 4-5 / K-G, plataforma 1 | 2026-06-24 | 2026-07-01 | 2026-07-04 | 7 | 21 | 19.1 | 91 | AUTOCOMPAC | 21 | AUTOCOMPAC-21-7 | 2026-10-22 | NUEVO | 2026-10-22 |  | -1.9
24603 - FLORA PPTO C | 1149 | Ptico | Concreto | Cimentación ejes 2-4 / K-L y ejes 4-5 / K-G, pta. forma 1 | 2026-06-24 | 2026-07-22 | 2026-07-22 | 28 | 20.7 | 25.9 | 125.1 | AUTOCOMPAC | 21 | AUTOCOMPAC-21-28 | 2026-10-22 | NUEVO | 2026-10-22 |  | 5.2
24603 - FLORA PPTO C | 1149 | Ptico | Concreto | Cimentación ejes 2-4 / K-L y ejes 4-5 / K-G, pta. forma 1 | 2026-06-24 | 2026-07-22 | 2026-07-22 | 28 | 20.7 | 26.6 | 128.5 | AUTOCOMPAC | 21 | AUTOCOMPAC-21-28 | 2026-10-22 | NUEVO | 2026-10-22 |  | 5.9
24603 - FLORA PPTO C | 1149 | Ptico | Concreto | Cimentación ejes 2-4 / K-L y ejes 4-5 / K-G, pta. forma 1 | 2026-06-24 | 2026-07-22 | 2026-07-22 | 28 | 20.7 | 26.1 | 126.1 | AUTOCOMPAC | 21 | AUTOCOMPAC-21-28 | 2026-10-22 | NUEVO | 2026-10-22 |  | 5.4
24603 - FLORA PPTO C | 1149 | Plástico | Concreto | Cimentación ejes 2-4 / K-J, y ejes 4-5 / K-G, plataforma 1 | 2026-06-24 | 2026-07-08 | 2026-07-09 | 14 | 21 | 22.6 | 107.6 | AUTOCOMPAC | 21 | AUTOCOMPAC-21-14 | 2026-10-22 | NUEVO | 2026-10-22 |  | 1.6
24603 - FLORA PPTO C | 1149 | Plástico | Concreto | Cimentación ejes 2-4 / K-J, y ejes 4-5 / K-G, plataforma 1 | 2026-06-24 | 2026-07-01 | 2026-07-04 | 7 | 21 | 19.2 | 91.4 | AUTOCOMPAC | 21 | AUTOCOMPAC-21-7 | 2026-10-22 | NUEVO | 2026-10-22 |  | -1.8
24603 - FLORA PPTO C | 1150 | Indus | Concreto | Escaleras ejes E-H / 13-15, piso 2 al 3, T2 | 2026-06-24 | 2026-07-22 | 2026-07-22 | 28 | 41.4 | 48.7 | 117.6 | AUTOCOMPAC | 48 | AUTOCOMPAC-48-28 | 2026-10-22 | NUEVO | 2026-10-22 | 48 | 7.3
24603 - FLORA PPTO C | 1150 | Indus | Concreto | Escaleras ejes E-H / 13-15, piso 2 al 3, T2 | 2026-06-24 | 2026-07-22 | 2026-07-22 | 28 | 41.4 | 48.4 | 116.9 | AUTOCOMPAC | 48 | AUTOCOMPAC-48-28 | 2026-10-22 | NUEVO | 2026-10-22 | 48 | 7
24603 - FLORA PPTO C | 1150 | Indus | Concreto | Escaleras ejes E-H / 13-15, piso 2 al 3, T2 | 2026-06-24 | 2026-07-22 | 2026-07-22 | 28 | 41.4 | 47.7 | 115.2 | AUTOCOMPAC | 48 | AUTOCOMPAC-48-28 | 2026-10-22 | NUEVO | 2026-10-22 | 48 | 6.3
24603 - FLORA PPTO C | 1150 | Industrializado | Concreto | Escaleras ejes E-H / 13-15, piso 2 al 3, torre 2 | 2026-06-24 | 2026-07-08 | 2026-07-09 | 14 | 42 | 42.3 | 100.7 | AUTOCOMPAC | 48 | AUTOCOMPAC-48-14 | 2026-10-22 | NUEVO | 2026-10-22 | 37.12 | 0.3
24603 - FLORA PPTO C | 1150 | Industrializado | Concreto | Escaleras ejes E-H / 13-15, piso 2 al 3, torre 2 | 2026-06-24 | 2026-07-01 | 2026-07-04 | 7 | 42 | 38 | 90.5 | AUTOCOMPAC | 48 | AUTOCOMPAC-48-7 | 2026-10-22 | NUEVO | 2026-10-22 | 31.68 | -4
24603 - FLORA PPTO C | 1151 | Industrializado | Concreto | Placa ejes 1 - 4 / A - L piso 8 T2 | 2026-06-24 | 2026-07-22 | 2026-07-23 | 28 | 41.4 | 59.5 | 143.7 | PLACA | 48 | PLACA-48-28 | 2026-10-22 | NUEVO | 2026-10-22 | 48 | 18.1
24603 - FLORA PPTO C | 1151 | Industrializado | Concreto | Placa ejes 1 - 4 / A - L piso 8 T2 | 2026-06-24 | 2026-07-22 | 2026-07-23 | 28 | 41.4 | 58.1 | 140.3 | PLACA | 48 | PLACA-48-28 | 2026-10-22 | NUEVO | 2026-10-22 | 48 | 16.7
24603 - FLORA PPTO C | 1151 | Industrializado | Concreto | Placa ejes 1 - 4 / A - L piso 8 T2 | 2026-06-24 | 2026-07-22 | 2026-07-23 | 28 | 41.4 | 59 | 142.5 | PLACA | 48 | PLACA-48-28 | 2026-10-22 | NUEVO | 2026-10-22 | 48 | 17.6
24603 - FLORA PPTO C | 1151 | Industrializado | Concreto | Placa ejes 1-4 / A-L, piso 8, T2 | 2026-06-24 | 2026-07-08 | 2026-07-09 | 14 | 42 | 48.4 | 115.2 | PLACA | 48 | PLACA-48-14 | 2026-10-22 | NUEVO | 2026-10-22 | 37.12 | 6.4
24603 - FLORA PPTO C | 1151 | Industrializado | Concreto | Placa ejes 1-4 / A-L, piso 8, T2 | 2026-06-24 | 2026-07-01 | 2026-07-04 | 7 | 42 | 42.9 | 102.1 | PLACA | 48 | PLACA-48-7 | 2026-10-22 | NUEVO | 2026-10-22 | 31.68 | 0.9
24603 - FLORA PPTO C | 1152 | Autocompactante | Concreto | Muros ejes 11 - 12 / A - L piso 8 T2 | 2026-06-24 | 2026-07-22 | 2026-07-23 | 28 | 48.3 | 56.5 | 117 | MURO | 48 | MURO-48-28 | 2026-10-22 | NUEVO | 2026-10-22 | 48 | 8.2
24603 - FLORA PPTO C | 1152 | Autocompactante | Concreto | Muros ejes 11 - 12 / A - L piso 8 T2 | 2026-06-24 | 2026-07-22 | 2026-07-23 | 28 | 48.3 | 57.4 | 118.8 | MURO | 48 | MURO-48-28 | 2026-10-22 | NUEVO | 2026-10-22 | 48 | 9.1
24603 - FLORA PPTO C | 1152 | Autocompactante | Concreto | Muros ejes 11 - 12 / A - L piso 8 T2 | 2026-06-24 | 2026-07-22 | 2026-07-23 | 28 | 48.3 | 56 | 115.9 | MURO | 48 | MURO-48-28 | 2026-10-22 | NUEVO | 2026-10-22 | 48 | 7.7
24603 - FLORA PPTO C | 1152 | Autocompactado | Concreto | Muros ejes 11-12 / A-L, piso 8, T2 | 2026-06-24 | 2026-07-08 | 2026-07-09 | 14 | 48 | 51.4 | 107.1 | MURO | 48 | MURO-48-14 | 2026-10-22 | NUEVO | 2026-10-22 | 37.12 | 3.4
24603 - FLORA PPTO C | 1152 | Autocompactado | Concreto | Muros ejes 11-12 / A-L, piso 8, T2 | 2026-06-24 | 2026-07-01 | 2026-07-04 | 7 | 48 | 41.2 | 85.8 | MURO | 48 | MURO-48-7 | 2026-10-22 | NUEVO | 2026-10-22 | 31.68 | -6.8
24603 - FLORA PPTO C | 1153 | Plástico | Concreto | Placa piso 1 ejes 1´ - 3 / D - G plataforma 1 | 2026-06-25 | 2026-07-23 | 2026-07-23 | 28 | 20.7 | 26.6 | 128.5 | PLACA | 21 | PLACA-21-28 | 2026-10-22 | NUEVO | 2026-10-22 | 21 | 5.9
24603 - FLORA PPTO C | 1153 | Plástico | Concreto | Placa piso 1 ejes 1´ - 3 / D - G plataforma 1 | 2026-06-25 | 2026-07-23 | 2026-07-23 | 28 | 20.7 | 26.6 | 128.5 | PLACA | 21 | PLACA-21-28 | 2026-10-22 | NUEVO | 2026-10-22 | 21 | 5.9
24603 - FLORA PPTO C | 1153 | Plástico | Concreto | Placa piso 1 ejes 1´ - 3 / D - G plataforma 1 | 2026-06-25 | 2026-07-23 | 2026-07-23 | 28 | 20.7 | 26.8 | 129.5 | PLACA | 21 | PLACA-21-28 | 2026-10-22 | NUEVO | 2026-10-22 | 21 | 6.1
24603 - FLORA PPTO C | 1153 | Plástico | Concreto | Placa piso 1'-3 / D-G, plataforma 1 | 2026-06-25 | 2026-07-09 | 2026-07-23 | 14 | 21 | 23.3 | 111 | PLACA | 21 | PLACA-21-14 | 2026-10-22 | NUEVO | 2026-10-22 | 16.24 | 2.3
24603 - FLORA PPTO C | 1153 | Plástico | Concreto | Placa piso 1'-3 / D-G, plataforma 1 | 2026-06-25 | 2026-07-02 | 2026-07-23 | 7 | 21 | 21.6 | 102.9 | PLACA | 21 | PLACA-21-7 | 2026-10-22 | NUEVO | 2026-10-22 | 13.86 | 0.6
24603 - FLORA PPTO C | 1154 | Plástico | Concreto | Placa piso 1 ejes 1´ - 3 / D - G plataforma 1 | 2026-06-25 | 2026-07-23 | 2026-07-23 | 28 | 20.7 | 25.2 | 121.7 | PLACA | 21 | PLACA-21-28 | 2026-10-22 | NUEVO | 2026-10-22 | 21 | 4.5
24603 - FLORA PPTO C | 1154 | Plástico | Concreto | Placa piso 1 ejes 1´ - 3 / D - G plataforma 1 | 2026-06-25 | 2026-07-23 | 2026-07-23 | 28 | 20.7 | 25.9 | 125.1 | PLACA | 21 | PLACA-21-28 | 2026-10-22 | NUEVO | 2026-10-22 | 21 | 5.2
24603 - FLORA PPTO C | 1154 | Plástico | Concreto | Placa piso 1 ejes 1´ - 3 / D - G plataforma 1 | 2026-06-25 | 2026-07-23 | 2026-07-23 | 28 | 20.7 | 25.6 | 123.7 | PLACA | 21 | PLACA-21-28 | 2026-10-22 | NUEVO | 2026-10-22 | 21 | 4.9
24603 - FLORA PPTO C | 1154 | Plástico | Concreto | Placa piso 1'-3 / D-G, plataforma 1 | 2026-06-25 | 2026-07-09 | 2026-07-23 | 14 | 21 | 23.1 | 110 | PLACA | 21 | PLACA-21-14 | 2026-10-22 | NUEVO | 2026-10-22 | 16.24 | 2.1
24603 - FLORA PPTO C | 1154 | Plástico | Concreto | Placa piso 1'-3 / D-G, plataforma 1 | 2026-06-25 | 2026-07-02 | 2026-07-23 | 7 | 21 | 20.1 | 95.7 | PLACA | 21 | PLACA-21-7 | 2026-10-22 | NUEVO | 2026-10-22 | 13.86 | -0.9
24603 - FLORA PPTO C | 1155 | Plástico | Concreto | Placa piso 1 ejes 1´ - 3 / D - G plataforma 1 | 2026-06-25 | 2026-07-23 | 2026-07-23 | 28 | 20.7 | 28.1 | 135.7 | PLACA | 21 | PLACA-21-28 | 2026-10-22 | NUEVO | 2026-10-22 | 21 | 7.4
24603 - FLORA PPTO C | 1155 | Plástico | Concreto | Placa piso 1 ejes 1´ - 3 / D - G plataforma 1 | 2026-06-25 | 2026-07-23 | 2026-07-23 | 28 | 20.7 | 27.2 | 131.4 | PLACA | 21 | PLACA-21-28 | 2026-10-22 | NUEVO | 2026-10-22 | 21 | 6.5
24603 - FLORA PPTO C | 1155 | Plástico | Concreto | Placa piso 1 ejes 1´ - 3 / D - G plataforma 1 | 2026-06-25 | 2026-07-23 | 2026-07-23 | 28 | 20.7 | 27.5 | 132.9 | PLACA | 21 | PLACA-21-28 | 2026-10-22 | NUEVO | 2026-10-22 | 21 | 6.8
24603 - FLORA PPTO C | 1155 | Plástico | Concreto | Placa piso 1'-3 / D-G, plataforma 1 | 2026-06-25 | 2026-07-09 | 2026-07-23 | 14 | 21 | 23.6 | 112.4 | PLACA | 21 | PLACA-21-14 | 2026-10-22 | NUEVO | 2026-10-22 | 16.24 | 2.6
24603 - FLORA PPTO C | 1155 | Plástico | Concreto | Placa piso 1'-3 / D-G, plataforma 1 | 2026-06-25 | 2026-07-02 | 2026-07-23 | 7 | 21 | 19.7 | 93.8 | PLACA | 21 | PLACA-21-7 | 2026-10-22 | NUEVO | 2026-10-22 | 13.86 | -1.3
24603 - FLORA PPTO C | 1156 | Plástico | Concreto | Placa piso 1 ejes 1´ - 3 / D - G plataforma 1 | 2026-06-25 | 2026-07-23 | 2026-07-23 | 28 | 20.7 | 30.7 | 148.3 | PLACA | 21 | PLACA-21-28 | 2026-10-22 | NUEVO | 2026-10-22 | 21 | 10
24603 - FLORA PPTO C | 1156 | Plástico | Concreto | Placa piso 1 ejes 1´ - 3 / D - G plataforma 1 | 2026-06-25 | 2026-07-23 | 2026-07-23 | 28 | 20.7 | 29.3 | 141.5 | PLACA | 21 | PLACA-21-28 | 2026-10-22 | NUEVO | 2026-10-22 | 21 | 8.6
24603 - FLORA PPTO C | 1156 | Plástico | Concreto | Placa piso 1 ejes 1´ - 3 / D - G plataforma 1 | 2026-06-25 | 2026-07-23 | 2026-07-23 | 28 | 20.7 | 29.8 | 144 | PLACA | 21 | PLACA-21-28 | 2026-10-22 | NUEVO | 2026-10-22 | 21 | 9.1
24603 - FLORA PPTO C | 1156 | Plástico | Concreto | Placa piso 1'-3 / D-G, plataforma 1 | 2026-06-25 | 2026-07-09 | 2026-07-23 | 14 | 21 | 23.3 | 111 | PLACA | 21 | PLACA-21-14 | 2026-10-22 | NUEVO | 2026-10-22 | 16.24 | 2.3
24603 - FLORA PPTO C | 1156 | Plástico | Concreto | Placa piso 1'-3 / D-G, plataforma 1 | 2026-06-25 | 2026-07-02 | 2026-07-23 | 7 | 21 | 21.2 | 101 | PLACA | 21 | PLACA-21-7 | 2026-10-22 | NUEVO | 2026-10-22 | 13.86 | 0.2
24603 - FLORA PPTO C | 1157 | Ptico | Concreto | Alistado de cubierta T3 | 2026-06-25 | 2026-07-23 | 2026-07-23 | 28 | 20.7 | 24.2 | 116.9 | AUTOCOMPAC | 21 | AUTOCOMPAC-21-28 | 2026-10-22 | NUEVO | 2026-10-22 |  | 3.5
24603 - FLORA PPTO C | 1157 | Ptico | Concreto | Alistado de cubierta T3 | 2026-06-25 | 2026-07-23 | 2026-07-23 | 28 | 20.7 | 24.8 | 119.8 | AUTOCOMPAC | 21 | AUTOCOMPAC-21-28 | 2026-10-22 | NUEVO | 2026-10-22 |  | 4.1
24603 - FLORA PPTO C | 1157 | Ptico | Concreto | Alistado de cubierta T3 | 2026-06-25 | 2026-07-23 | 2026-07-23 | 28 | 20.7 | 24.7 | 119.3 | AUTOCOMPAC | 21 | AUTOCOMPAC-21-28 | 2026-10-22 | NUEVO | 2026-10-22 |  | 4
24603 - FLORA PPTO C | 1157 | Plástico | Concreto | Alistado cubierta torre 3 | 2026-06-25 | 2026-07-09 | 2026-07-23 | 14 | 21 | 23 | 109.5 | AUTOCOMPAC | 21 | AUTOCOMPAC-21-14 | 2026-10-22 | NUEVO | 2026-10-22 |  | 2
24603 - FLORA PPTO C | 1157 | Plástico | Concreto | Alistado cubierta torre 3 | 2026-06-25 | 2026-07-02 | 2026-07-23 | 7 | 21 | 19.5 | 92.9 | AUTOCOMPAC | 21 | AUTOCOMPAC-21-7 | 2026-10-22 | NUEVO | 2026-10-22 |  | -1.5
24603 - FLORA PPTO C | 1158 | Auto | Concreto | Muros ejes 1 - 4 / A - L piso 2 T1 | 2026-06-25 | 2026-07-23 | 2026-07-23 | 28 | 48.3 | 57.7 | 119.5 | MURO | 48 | MURO-48-28 | 2026-10-22 | NUEVO | 2026-10-22 | 48 | 9.4
24603 - FLORA PPTO C | 1158 | Auto | Concreto | Muros ejes 1 - 4 / A - L piso 2 T1 | 2026-06-25 | 2026-07-23 | 2026-07-23 | 28 | 48.3 | 57.7 | 119.5 | MURO | 48 | MURO-48-28 | 2026-10-22 | NUEVO | 2026-10-22 | 48 | 9.4
24603 - FLORA PPTO C | 1158 | Auto | Concreto | Muros ejes 1 - 4 / A - L piso 2 T1 | 2026-06-25 | 2026-07-23 | 2026-07-23 | 28 | 48.3 | 57.2 | 118.4 | MURO | 48 | MURO-48-28 | 2026-10-22 | NUEVO | 2026-10-22 | 48 | 8.9
24603 - FLORA PPTO C | 1158 | Autocompactante | Concreto | Muros ejes 1-4 / A-L, piso 2, T1 | 2026-06-25 | 2026-07-09 | 2026-07-23 | 14 | 48 | 49 | 102.1 | MURO | 48 | MURO-48-14 | 2026-10-22 | NUEVO | 2026-10-22 | 37.12 | 1
24603 - FLORA PPTO C | 1158 | Autocompactante | Concreto | Muros ejes 1-4 / A-L, piso 2, T1 | 2026-06-25 | 2026-07-02 | 2026-07-23 | 7 | 48 | 35.8 | 74.6 | MURO | 48 | MURO-48-7 | 2026-10-22 | NUEVO | 2026-10-22 | 31.68 | -12.2
24603 - FLORA PPTO C | 1159 | Auto | Concreto | Muros ejes 9 - 11 / A - L piso 8 T2 | 2026-06-25 | 2026-07-23 | 2026-07-23 | 28 | 48.3 | 59.6 | 123.4 | MURO | 48 | MURO-48-28 | 2026-10-22 | NUEVO | 2026-10-22 | 48 | 11.3
24603 - FLORA PPTO C | 1159 | Auto | Concreto | Muros ejes 9 - 11 / A - L piso 8 T2 | 2026-06-25 | 2026-07-23 | 2026-07-23 | 28 | 48.3 | 58.1 | 120.3 | MURO | 48 | MURO-48-28 | 2026-10-22 | NUEVO | 2026-10-22 | 48 | 9.8
24603 - FLORA PPTO C | 1159 | Auto | Concreto | Muros ejes 9 - 11 / A - L piso 8 T2 | 2026-06-25 | 2026-07-23 | 2026-07-23 | 28 | 48.3 | 59.9 | 124 | MURO | 48 | MURO-48-28 | 2026-10-22 | NUEVO | 2026-10-22 | 48 | 11.6
24603 - FLORA PPTO C | 1159 | Autocompactante | Concreto | Muros ejes 9-11 / A-L, piso 8, torre 2 | 2026-06-25 | 2026-07-09 | 2026-07-23 | 14 | 48 | 49.3 | 102.7 | MURO | 48 | MURO-48-14 | 2026-10-22 | NUEVO | 2026-10-22 | 37.12 | 1.3
24603 - FLORA PPTO C | 1159 | Autocompactante | Concreto | Muros ejes 9-11 / A-L, piso 8, torre 2 | 2026-06-25 | 2026-07-02 | 2026-07-23 | 7 | 48 | 34.4 | 71.7 | MURO | 48 | MURO-48-7 | 2026-10-22 | NUEVO | 2026-10-22 | 31.68 | -13.6
24603 - FLORA PPTO C | 1160 | Indus | Concreto | Placa ejes 8 - 12 / A - F piso 3 T1 | 2026-06-26 | 2026-07-24 | 2026-07-24 | 28 | 41.4 | 52.5 | 126.8 | PLACA | 48 | PLACA-48-28 | 2026-10-22 | NUEVO | 2026-10-22 | 48 | 11.1
24603 - FLORA PPTO C | 1160 | Indus | Concreto | Placa ejes 8 - 12 / A - F piso 3 T1 | 2026-06-26 | 2026-07-24 | 2026-07-24 | 28 | 41.4 | 53.3 | 128.7 | PLACA | 48 | PLACA-48-28 | 2026-10-22 | NUEVO | 2026-10-22 | 48 | 11.9
24603 - FLORA PPTO C | 1160 | Indus | Concreto | Placa ejes 8 - 12 / A - F piso 3 T1 | 2026-06-26 | 2026-07-24 | 2026-07-24 | 28 | 41.4 | 51.9 | 125.4 | PLACA | 48 | PLACA-48-28 | 2026-10-22 | NUEVO | 2026-10-22 | 48 | 10.5
24603 - FLORA PPTO C | 1160 | Industrializado | Concreto | Placa ejes 8-12 / A-F, piso 3, T1 | 2026-06-26 | 2026-07-10 | 2026-07-14 | 14 | 42 | 47.5 | 113.1 | PLACA | 48 | PLACA-48-14 | 2026-10-22 | NUEVO | 2026-10-22 | 37.12 | 5.5
24603 - FLORA PPTO C | 1160 | Industrializado | Concreto | Placa ejes 8-12 / A-F, piso 3, T1 | 2026-06-26 | 2026-07-03 | 2026-07-07 | 7 | 42 | 40.4 | 96.2 | PLACA | 48 | PLACA-48-7 | 2026-10-22 | NUEVO | 2026-10-22 | 31.68 | -1.6
24603 - FLORA PPTO C | 1161 | Indus | Concreto | Placa ejes 12 - 15 / A - L piso 9 T2 | 2026-06-26 | 2026-07-24 | 2026-07-24 | 28 | 41.4 | 51.3 | 123.9 | PLACA | 48 | PLACA-48-28 | 2026-10-22 | NUEVO | 2026-10-22 | 48 | 9.9
24603 - FLORA PPTO C | 1161 | Indus | Concreto | Placa ejes 12 - 15 / A - L piso 9 T2 | 2026-06-26 | 2026-07-24 | 2026-07-24 | 28 | 41.4 | 51 | 123.2 | PLACA | 48 | PLACA-48-28 | 2026-10-22 | NUEVO | 2026-10-22 | 48 | 9.6
24603 - FLORA PPTO C | 1161 | Indus | Concreto | Placa ejes 12 - 15 / A - L piso 9 T2 | 2026-06-26 | 2026-07-24 | 2026-07-24 | 28 | 41.4 | 52.5 | 126.8 | PLACA | 48 | PLACA-48-28 | 2026-10-22 | NUEVO | 2026-10-22 | 48 | 11.1
24603 - FLORA PPTO C | 1161 | Industrializado | Concreto | Placa ejes 12-15 / A-L, piso 9, T2 | 2026-06-26 | 2026-07-10 | 2026-07-14 | 14 | 42 | 46.9 | 111.7 | PLACA | 48 | PLACA-48-14 | 2026-10-22 | NUEVO | 2026-10-22 | 37.12 | 4.9
24603 - FLORA PPTO C | 1161 | Industrializado | Concreto | Placa ejes 12-15 / A-L, piso 9, T2 | 2026-06-26 | 2026-07-03 | 2026-07-07 | 7 | 42 | 42.2 | 100.5 | PLACA | 48 | PLACA-48-7 | 2026-10-22 | NUEVO | 2026-10-22 | 31.68 | 0.2
24603 - FLORA PPTO C | 1162 | Auto | Concreto | Muros ejes 5 - 9 / A - L piso 8 T2 | 2026-06-26 | 2026-07-24 | 2026-07-24 | 28 | 48.3 | 55.8 | 115.5 | MURO | 48 | MURO-48-28 | 2026-10-22 | NUEVO | 2026-10-22 | 48 | 7.5
24603 - FLORA PPTO C | 1162 | Auto | Concreto | Muros ejes 5 - 9 / A - L piso 8 T2 | 2026-06-26 | 2026-07-24 | 2026-07-24 | 28 | 48.3 | 57.3 | 118.6 | MURO | 48 | MURO-48-28 | 2026-10-22 | NUEVO | 2026-10-22 | 48 | 9
24603 - FLORA PPTO C | 1162 | Auto | Concreto | Muros ejes 5 - 9 / A - L piso 8 T2 | 2026-06-26 | 2026-07-24 | 2026-07-24 | 28 | 48.3 | 55.3 | 114.5 | MURO | 48 | MURO-48-28 | 2026-10-22 | NUEVO | 2026-10-22 | 48 | 7
24603 - FLORA PPTO C | 1162 | Autocompactado | Concreto | Muros ejes 5-9 / A-L, piso 8, T2 | 2026-06-26 | 2026-07-10 | 2026-07-14 | 14 | 48 | 48.8 | 101.7 | MURO | 48 | MURO-48-14 | 2026-10-22 | NUEVO | 2026-10-22 | 37.12 | 0.8
24603 - FLORA PPTO C | 1162 | Autocompactado | Concreto | Muros ejes 5-9 / A-L, piso 8, T2 | 2026-06-26 | 2026-07-03 | 2026-07-07 | 7 | 48 | 38.1 | 79.4 | MURO | 48 | MURO-48-7 | 2026-10-22 | NUEVO | 2026-10-22 | 31.68 | -9.9
24603 - FLORA PPTO C | 1163 | Indus | Concreto | Placa ejes 8 - 12 / G - L piso 3 T1 | 2026-06-27 | 2026-07-25 | 2026-07-27 | 28 | 41.4 | 55 | 132.9 | PLACA | 48 | PLACA-48-28 | 2026-10-22 | NUEVO | 2026-10-22 | 48 | 13.6
24603 - FLORA PPTO C | 1163 | Indus | Concreto | Placa ejes 8 - 12 / G - L piso 3 T1 | 2026-06-27 | 2026-07-25 | 2026-07-27 | 28 | 41.4 | 53.7 | 129.7 | PLACA | 48 | PLACA-48-28 | 2026-10-22 | NUEVO | 2026-10-22 | 48 | 12.3
24603 - FLORA PPTO C | 1163 | Indus | Concreto | Placa ejes 8 - 12 / G - L piso 3 T1 | 2026-06-27 | 2026-07-25 | 2026-07-27 | 28 | 41.4 | 54.6 | 131.9 | PLACA | 48 | PLACA-48-28 | 2026-10-22 | NUEVO | 2026-10-22 | 48 | 13.2
24603 - FLORA PPTO C | 1163 | Industrializado | Concreto | Placa ejes 8-12 / G-L, piso 3, T1 | 2026-06-27 | 2026-07-11 | 2026-07-15 | 14 | 42 | 44.3 | 105.5 | PLACA | 48 | PLACA-48-14 | 2026-10-22 | NUEVO | 2026-10-22 | 37.12 | 2.3
24603 - FLORA PPTO C | 1163 | Industrializado | Concreto | Placa ejes 8-12 / G-L, piso 3, T1 | 2026-06-27 | 2026-07-04 | 2026-07-07 | 7 | 42 | 37.8 | 90 | PLACA | 48 | PLACA-48-7 | 2026-10-22 | NUEVO | 2026-10-22 | 31.68 | -4.2
24603 - FLORA PPTO C | 1164 | Indus | Concreto | Placa ejes 9 - 12 / A - L piso 9 T2 | 2026-06-27 | 2026-07-25 | 2026-07-27 | 28 | 41.4 | 51.6 | 124.6 | PLACA | 48 | PLACA-48-28 | 2026-10-22 | NUEVO | 2026-10-22 | 48 | 10.2
24603 - FLORA PPTO C | 1164 | Indus | Concreto | Placa ejes 9 - 12 / A - L piso 9 T2 | 2026-06-27 | 2026-07-25 | 2026-07-27 | 28 | 41.4 | 53.7 | 129.7 | PLACA | 48 | PLACA-48-28 | 2026-10-22 | NUEVO | 2026-10-22 | 48 | 12.3
24603 - FLORA PPTO C | 1164 | Indus | Concreto | Placa ejes 9 - 12 / A - L piso 9 T2 | 2026-06-27 | 2026-07-25 | 2026-07-27 | 28 | 41.4 | 52.4 | 126.6 | PLACA | 48 | PLACA-48-28 | 2026-10-22 | NUEVO | 2026-10-22 | 48 | 11
24603 - FLORA PPTO C | 1164 | Industrializado | Concreto | Placa ejes 9-12 / A-L, piso 9, T2 | 2026-06-27 | 2026-07-11 | 2026-07-15 | 14 | 42 | 44.6 | 106.2 | PLACA | 48 | PLACA-48-14 | 2026-10-22 | NUEVO | 2026-10-22 | 37.12 | 2.6
24603 - FLORA PPTO C | 1164 | Industrializado | Concreto | Placa ejes 9-12 / A-L, piso 9, T2 | 2026-06-27 | 2026-07-04 | 2026-07-07 | 7 | 42 | 41.5 | 98.8 | PLACA | 48 | PLACA-48-7 | 2026-10-22 | NUEVO | 2026-10-22 | 31.68 | -0.5
24603 - FLORA PPTO C | 1165 | Auto | Concreto | Muros ejes 5 - 9 / G - L piso 8 T2 | 2026-06-27 | 2026-07-25 | 2026-07-27 | 28 | 48.3 | 55.7 | 115.3 | MURO | 48 | MURO-48-28 | 2026-10-22 | NUEVO | 2026-10-22 | 48 | 7.4
24603 - FLORA PPTO C | 1165 | Auto | Concreto | Muros ejes 5 - 9 / G - L piso 8 T2 | 2026-06-27 | 2026-07-25 | 2026-07-27 | 28 | 48.3 | 54.4 | 112.6 | MURO | 48 | MURO-48-28 | 2026-10-22 | NUEVO | 2026-10-22 | 48 | 6.1
24603 - FLORA PPTO C | 1165 | Auto | Concreto | Muros ejes 5 - 9 / G - L piso 8 T2 | 2026-06-27 | 2026-07-25 | 2026-07-27 | 28 | 48.3 | 55.2 | 114.3 | MURO | 48 | MURO-48-28 | 2026-10-22 | NUEVO | 2026-10-22 | 48 | 6.9
24603 - FLORA PPTO C | 1165 | Autocompactado | Concreto | Muros ejes 5-9 / G-L, piso 8, T2 | 2026-06-27 | 2026-07-11 | 2026-07-15 | 14 | 48 | 48.6 | 101.3 | MURO | 48 | MURO-48-14 | 2026-10-22 | NUEVO | 2026-10-22 | 37.12 | 0.6
24603 - FLORA PPTO C | 1165 | Autocompactado | Concreto | Muros ejes 5-9 / G-L, piso 8, T2 | 2026-06-27 | 2026-07-04 | 2026-07-07 | 7 | 48 | 38.2 | 79.6 | MURO | 48 | MURO-48-7 | 2026-10-22 | NUEVO | 2026-10-22 | 31.68 | -9.8
24603 - FLORA PPTO C | 1166 | Auto | Concreto | Muros ejes 1 - 4/ A - L, ejes 4 - 5/ A - F, piso 3 T1 | 2026-06-30 | 2026-07-28 | 2026-08-11 | 28 | 48.3 | 66.9 | 138.5 | MURO | 48 | MURO-48-28 | 2026-10-22 | NUEVO | 2026-10-22 | 48 | 18.6
24603 - FLORA PPTO C | 1166 | Auto | Concreto | Muros ejes 1 - 4/ A - L, ejes 4 - 5/ A - F, piso 3 T1 | 2026-06-30 | 2026-07-28 | 2026-08-11 | 28 | 48.3 | 65.4 | 135.4 | MURO | 48 | MURO-48-28 | 2026-10-22 | NUEVO | 2026-10-22 | 48 | 17.1
24603 - FLORA PPTO C | 1166 | Auto | Concreto | Muros ejes 1 - 4/ A - L, ejes 4 - 5/ A - F, piso 3 T1 | 2026-06-30 | 2026-07-28 | 2026-08-11 | 28 | 48.3 | 66.4 | 137.5 | MURO | 48 | MURO-48-28 | 2026-10-22 | NUEVO | 2026-10-22 | 48 | 18.1
24603 - FLORA PPTO C | 1166 | Autocompactado | Concreto | Muros ejes 1-4 /A-L y 4-5 / A-F, piso 3, torre 1 | 2026-06-30 | 2026-07-14 | 2026-07-15 | 14 | 48 | 57.3 | 119.4 | MURO | 48 | MURO-48-14 | 2026-10-22 | NUEVO | 2026-10-22 | 37.12 | 9.3
24603 - FLORA PPTO C | 1166 | Autocompactado | Concreto | Muros ejes 1-4 /A-L y 4-5 / A-F, piso 3, torre 1 | 2026-06-30 | 2026-07-07 | 2026-07-10 | 7 | 48 | 39.9 | 83.1 | MURO | 48 | MURO-48-7 | 2026-10-22 | NUEVO | 2026-10-22 | 31.68 | -8.1
24603 - FLORA PPTO C | 1167 | Auto | Concreto | Muros ejes 1 - 4/ A - F y 4 - 5/ F - L, piso 8, T2 | 2026-06-30 | 2026-07-28 | 2026-08-11 | 28 | 48.3 | 61.6 | 127.5 | MURO | 48 | MURO-48-28 | 2026-10-22 | NUEVO | 2026-10-22 | 48 | 13.3
24603 - FLORA PPTO C | 1167 | Auto | Concreto | Muros ejes 1 - 4/ A - F y 4 - 5/ F - L, piso 8, T2 | 2026-06-30 | 2026-07-28 | 2026-08-11 | 28 | 48.3 | 62.6 | 129.6 | MURO | 48 | MURO-48-28 | 2026-10-22 | NUEVO | 2026-10-22 | 48 | 14.3
24603 - FLORA PPTO C | 1167 | Auto | Concreto | Muros ejes 1 - 4/ A - F y 4 - 5/ F - L, piso 8, T2 | 2026-06-30 | 2026-07-28 | 2026-08-11 | 28 | 48.3 | 61.1 | 126.5 | MURO | 48 | MURO-48-28 | 2026-10-22 | NUEVO | 2026-10-22 | 48 | 12.8
24603 - FLORA PPTO C | 1167 | Autocompactado | Concreto | Muros ejes 1-4 / A-F y 4-5 / F-L, piso 8, torre 2 | 2026-06-30 | 2026-07-14 | 2026-07-15 | 14 | 48 | 52.1 | 108.5 | MURO | 48 | MURO-48-14 | 2026-10-22 | NUEVO | 2026-10-22 | 37.12 | 4.1
24603 - FLORA PPTO C | 1167 | Autocompactado | Concreto | Muros ejes 1-4 / A-F y 4-5 / F-L, piso 8, torre 2 | 2026-06-30 | 2026-07-07 | 2026-07-10 | 7 | 48 | 40.9 | 85.2 | MURO | 48 | MURO-48-7 | 2026-10-22 | NUEVO | 2026-10-22 | 31.68 | -7.1
24603 - FLORA PPTO C | 1168 | Auto | Concreto | Muros sub - estación 2, columnas sótano ejes 5/J - G Pta forma 1 | 2026-06-30 | 2026-07-28 | 2026-08-11 | 28 | 20.7 | 35.6 | 172 | MURO | 21 | MURO-21-28 | 2026-10-22 | NUEVO | 2026-10-22 | 21 | 14.9
24603 - FLORA PPTO C | 1168 | Auto | Concreto | Muros sub - estación 2, columnas sótano ejes 5/J - G Pta forma 1 | 2026-06-30 | 2026-07-28 | 2026-08-11 | 28 | 20.7 | 34.6 | 167.1 | MURO | 21 | MURO-21-28 | 2026-10-22 | NUEVO | 2026-10-22 | 21 | 13.9
24603 - FLORA PPTO C | 1168 | Auto | Concreto | Muros sub - estación 2, columnas sótano ejes 5/J - G Pta forma 1 | 2026-06-30 | 2026-07-28 | 2026-08-11 | 28 | 20.7 | 35.1 | 169.6 | MURO | 21 | MURO-21-28 | 2026-10-22 | NUEVO | 2026-10-22 | 21 | 14.4
24603 - FLORA PPTO C | 1168 | Autocompactado | Concreto | Muros subestación 2 y columnas sótano ejes 5 / J-G, plataforma 1 | 2026-06-30 | 2026-07-14 | 2026-07-15 | 14 | 21 | 29.4 | 140 | MURO | 21 | MURO-21-14 | 2026-10-22 | NUEVO | 2026-10-22 | 16.24 | 8.4
24603 - FLORA PPTO C | 1168 | Autocompactado | Concreto | Muros subestación 2 y columnas sótano ejes 5 / J-G, plataforma 1 | 2026-06-30 | 2026-07-07 | 2026-07-10 | 7 | 21 | 21.7 | 103.3 | MURO | 21 | MURO-21-7 | 2026-10-22 | NUEVO | 2026-10-22 | 13.86 | 0.7
24603 - FLORA PPTO C | 1169 | Indus | Concreto | Escaleras ejes 13 - 15/ E - H, piso 4 al 5, T2 | 2026-07-01 | 2026-07-29 | 2026-07-29 | 28 | 41.4 | 54.9 | 132.6 | AUTOCOMPAC | 48 | AUTOCOMPAC-48-28 | 2026-10-22 | NUEVO | 2026-10-22 | 48 | 13.5
24603 - FLORA PPTO C | 1169 | Indus | Concreto | Escaleras ejes 13 - 15/ E - H, piso 4 al 5, T2 | 2026-07-01 | 2026-07-29 | 2026-07-29 | 28 | 41.4 | 55.8 | 134.8 | AUTOCOMPAC | 48 | AUTOCOMPAC-48-28 | 2026-10-22 | NUEVO | 2026-10-22 | 48 | 14.4
24603 - FLORA PPTO C | 1169 | Indus | Concreto | Escaleras ejes 13 - 15/ E - H, piso 4 al 5, T2 | 2026-07-01 | 2026-07-29 | 2026-07-29 | 28 | 41.4 | 54.5 | 131.6 | AUTOCOMPAC | 48 | AUTOCOMPAC-48-28 | 2026-10-22 | NUEVO | 2026-10-22 | 48 | 13.1
24603 - FLORA PPTO C | 1169 | Industrializado | Concreto | Escaleras ejes 13-15 / E-H, piso 4 al 5, torre 2 | 2026-07-01 | 2026-07-15 | 2026-07-17 | 14 | 42 | 50.1 | 119.3 | AUTOCOMPAC | 48 | AUTOCOMPAC-48-14 | 2026-10-22 | NUEVO | 2026-10-22 | 37.12 | 8.1
24603 - FLORA PPTO C | 1169 | Industrializado | Concreto | Escaleras ejes 13-15 / E-H, piso 4 al 5, torre 2 | 2026-07-01 | 2026-07-08 | 2026-07-09 | 7 | 42 | 30.9 | 73.6 | AUTOCOMPAC | 48 | AUTOCOMPAC-48-7 | 2026-10-22 | NUEVO | 2026-10-22 | 31.68 | -11.1
24603 - FLORA PPTO C | 1170 | Indus | Concreto | Placa ejes 7 - 9/ A - L, piso 9, T2 | 2026-07-01 | 2026-07-29 | 2026-07-29 | 28 | 41.4 | 54.5 | 131.6 | PLACA | 48 | PLACA-48-28 | 2026-10-22 | NUEVO | 2026-10-22 | 48 | 13.1
24603 - FLORA PPTO C | 1170 | Indus | Concreto | Placa ejes 7 - 9/ A - L, piso 9, T2 | 2026-07-01 | 2026-07-29 | 2026-07-29 | 28 | 41.4 | 53.1 | 128.3 | PLACA | 48 | PLACA-48-28 | 2026-10-22 | NUEVO | 2026-10-22 | 48 | 11.7
24603 - FLORA PPTO C | 1170 | Indus | Concreto | Placa ejes 7 - 9/ A - L, piso 9, T2 | 2026-07-01 | 2026-07-29 | 2026-07-29 | 28 | 41.4 | 53.9 | 130.2 | PLACA | 48 | PLACA-48-28 | 2026-10-22 | NUEVO | 2026-10-22 | 48 | 12.5
24603 - FLORA PPTO C | 1170 | Industrializado | Concreto | Placa ejes 7-9 / A-L, piso 9, torre 2 | 2026-07-01 | 2026-07-15 | 2026-07-17 | 14 | 42 | 50 | 119 | PLACA | 48 | PLACA-48-14 | 2026-10-22 | NUEVO | 2026-10-22 | 37.12 | 8
24603 - FLORA PPTO C | 1170 | Industrializado | Concreto | Placa ejes 7-9 / A-L, piso 9, torre 2 | 2026-07-01 | 2026-07-08 | 2026-07-09 | 7 | 42 | 30.1 | 71.7 | PLACA | 48 | PLACA-48-7 | 2026-10-22 | NUEVO | 2026-10-22 | 31.68 | -11.9
24603 - FLORA PPTO C | 1171 | Autocompactante | Concreto | Muros ejes 1-3 / F-L, piso 8 T2 | 2026-07-01 | 2026-07-29 | 2026-07-29 | 28 | 48.3 | 56.9 | 117.8 | MURO | 48 | MURO-48-28 | 2026-10-22 | NUEVO | 2026-10-22 | 48 | 8.6
24603 - FLORA PPTO C | 1171 | Autocompactante | Concreto | Muros ejes 1-3 / F-L, piso 8 T2 | 2026-07-01 | 2026-07-29 | 2026-07-29 | 28 | 48.3 | 57.8 | 119.7 | MURO | 48 | MURO-48-28 | 2026-10-22 | NUEVO | 2026-10-22 | 48 | 9.5
24603 - FLORA PPTO C | 1171 | Autocompactante | Concreto | Muros ejes 1-3 / F-L, piso 8 T2 | 2026-07-01 | 2026-07-29 | 2026-07-29 | 28 | 48.3 | 57.1 | 118.2 | MURO | 48 | MURO-48-28 | 2026-10-22 | NUEVO | 2026-10-22 | 48 | 8.8
24603 - FLORA PPTO C | 1171 | Autocompactado | Concreto | Muros ejes 1-3 / F-L, piso 8, torre 2 | 2026-07-01 | 2026-07-15 | 2026-07-17 | 14 | 48 | 49 | 102.1 | MURO | 48 | MURO-48-14 | 2026-10-22 | NUEVO | 2026-10-22 | 37.12 | 1
24603 - FLORA PPTO C | 1171 | Autocompactado | Concreto | Muros ejes 1-3 / F-L, piso 8, torre 2 | 2026-07-01 | 2026-07-08 | 2026-07-09 | 7 | 48 | 42.3 | 88.1 | MURO | 48 | MURO-48-7 | 2026-10-22 | NUEVO | 2026-10-22 | 31.68 | -5.7
24603 - FLORA PPTO C | 1172 | Autocompactante | Concreto | Muros sub-estación y columnas ejes A/L-G, semi sótano plataforma 1 | 2026-07-02 | 2026-07-30 | 2026-07-30 | 28 | 20.7 | 26.7 | 129 | MURO | 21 | MURO-21-28 | 2026-10-22 | NUEVO | 2026-10-22 | 21 | 6
24603 - FLORA PPTO C | 1172 | Autocompactante | Concreto | Muros sub-estación y columnas ejes A/L-G, semi sótano plataforma 1 | 2026-07-02 | 2026-07-30 | 2026-07-30 | 28 | 20.7 | 26.4 | 127.5 | MURO | 21 | MURO-21-28 | 2026-10-22 | NUEVO | 2026-10-22 | 21 | 5.7
24603 - FLORA PPTO C | 1172 | Autocompactante | Concreto | Muros sub-estación y columnas ejes A/L-G, semi sótano plataforma 1 | 2026-07-02 | 2026-07-30 | 2026-07-30 | 28 | 20.7 | 25.7 | 124.2 | MURO | 21 | MURO-21-28 | 2026-10-22 | NUEVO | 2026-10-22 | 21 | 5
24603 - FLORA PPTO C | 1172 | Industrializado | Concreto | Muros de subestación y columnas eje 4 / j-g, semisótano, plataforma 1 | 2026-07-02 | 2026-07-16 | 2026-07-21 | 14 | 21 | 23.3 | 111 | MURO | 21 | MURO-21-14 | 2026-10-22 | NUEVO | 2026-10-22 | 16.24 | 2.3
24603 - FLORA PPTO C | 1172 | Industrializado | Concreto | Muros de subestación y columnas eje 4 / j-g, semisótano, plataforma 1 | 2026-07-02 | 2026-07-09 | 2026-07-23 | 7 | 21 | 20.8 | 99 | MURO | 21 | MURO-21-7 | 2026-10-22 | NUEVO | 2026-10-22 | 13.86 | -0.2
24603 - FLORA PPTO C | 1173 | Industrializado | Concreto | Placa ejes 4-7 / A-2, piso 9 T2 | 2026-07-02 | 2026-07-30 | 2026-07-30 | 28 | 41.4 | 55.7 | 134.5 | PLACA | 48 | PLACA-48-28 | 2026-10-22 | NUEVO | 2026-10-22 | 48 | 14.3
24603 - FLORA PPTO C | 1173 | Industrializado | Concreto | Placa ejes 4-7 / A-2, piso 9 T2 | 2026-07-02 | 2026-07-30 | 2026-07-30 | 28 | 41.4 | 54.4 | 131.4 | PLACA | 48 | PLACA-48-28 | 2026-10-22 | NUEVO | 2026-10-22 | 48 | 13
24603 - FLORA PPTO C | 1173 | Industrializado | Concreto | Placa ejes 4-7 / A-2, piso 9 T2 | 2026-07-02 | 2026-07-30 | 2026-07-30 | 28 | 41.4 | 55.2 | 133.3 | PLACA | 48 | PLACA-48-28 | 2026-10-22 | NUEVO | 2026-10-22 | 48 | 13.8
24603 - FLORA PPTO C | 1173 | Industrializado | Concreto | Placa ejes 4-7 / A-L, piso 9, T2 | 2026-07-02 | 2026-07-16 | 2026-07-21 | 14 | 42 | 47.2 | 112.4 | PLACA | 48 | PLACA-48-14 | 2026-10-22 | NUEVO | 2026-10-22 | 37.12 | 5.2
24603 - FLORA PPTO C | 1173 | Industrializado | Concreto | Placa ejes 4-7 / A-L, piso 9, T2 | 2026-07-02 | 2026-07-09 | 2026-07-23 | 7 | 42 | 38.7 | 92.1 | PLACA | 48 | PLACA-48-7 | 2026-10-22 | NUEVO | 2026-10-22 | 31.68 | -3.3
24603 - FLORA PPTO C | 1174 | Autocompactante | Concreto | Muros ejes 12-15 / A-L y 11-12 / A-F piso 9 T2 | 2026-07-02 | 2026-07-30 | 2026-07-30 | 28 | 48.3 | 61.5 | 127.3 | MURO | 48 | MURO-48-28 | 2026-10-22 | NUEVO | 2026-10-22 | 48 | 13.2
24603 - FLORA PPTO C | 1174 | Autocompactante | Concreto | Muros ejes 12-15 / A-L y 11-12 / A-F piso 9 T2 | 2026-07-02 | 2026-07-30 | 2026-07-30 | 28 | 48.3 | 62.5 | 129.4 | MURO | 48 | MURO-48-28 | 2026-10-22 | NUEVO | 2026-10-22 | 48 | 14.2
24603 - FLORA PPTO C | 1174 | Autocompactante | Concreto | Muros ejes 12-15 / A-L y 11-12 / A-F piso 9 T2 | 2026-07-02 | 2026-07-30 | 2026-07-30 | 28 | 48.3 | 62.2 | 128.8 | MURO | 48 | MURO-48-28 | 2026-10-22 | NUEVO | 2026-10-22 | 48 | 13.9
24603 - FLORA PPTO C | 1174 | Autocompactado | Concreto | Muros ejes 12-15 / A-L y 11-12 / A-F, piso 9, torre 2 | 2026-07-02 | 2026-07-16 | 2026-07-21 | 14 | 48 | 52.2 | 108.8 | MURO | 48 | MURO-48-14 | 2026-10-22 | NUEVO | 2026-10-22 | 37.12 | 4.2
24603 - FLORA PPTO C | 1174 | Autocompactado | Concreto | Muros ejes 12-15 / A-L y 11-12 / A-F, piso 9, torre 2 | 2026-07-02 | 2026-07-09 | 2026-07-23 | 7 | 48 | 46.3 | 96.5 | MURO | 48 | MURO-48-7 | 2026-10-22 | NUEVO | 2026-10-22 | 31.68 | -1.7
24603 - FLORA PPTO C | 1175 | No especificado | Concreto | Cimentación ejes 2 - 4/ J - G plataforma 1 | 2026-07-03 | 2026-07-31 | 2026-07-31 | 28 | 20.7 | 24.9 | 120.3 | AUTOCOMPAC | 21 | AUTOCOMPAC-21-28 | 2026-10-22 | NUEVO | 2026-10-22 |  | 4.2
24603 - FLORA PPTO C | 1175 | No especificado | Concreto | Cimentación ejes 2 - 4/ J - G plataforma 1 | 2026-07-03 | 2026-07-31 | 2026-07-31 | 28 | 20.7 | 24.2 | 116.9 | AUTOCOMPAC | 21 | AUTOCOMPAC-21-28 | 2026-10-22 | NUEVO | 2026-10-22 |  | 3.5
24603 - FLORA PPTO C | 1175 | No especificado | Concreto | Cimentación ejes 2 - 4/ J - G plataforma 1 | 2026-07-03 | 2026-07-31 | 2026-07-31 | 28 | 20.7 | 24.4 | 117.9 | AUTOCOMPAC | 21 | AUTOCOMPAC-21-28 | 2026-10-22 | NUEVO | 2026-10-22 |  | 3.7
24603 - FLORA PPTO C | 1175 | Plástico | Concreto | Cimentación ejes 2-4 / J-G, plataforma 1 | 2026-07-03 | 2026-07-17 | 2026-07-22 | 14 | 21 | 22.3 | 106.2 | AUTOCOMPAC | 21 | AUTOCOMPAC-21-14 | 2026-10-22 | NUEVO | 2026-10-22 |  | 1.3
24603 - FLORA PPTO C | 1175 | Plástico | Concreto | Cimentación ejes 2-4 / J-G, plataforma 1 | 2026-07-03 | 2026-07-10 | 2026-07-14 | 7 | 21 | 13.1 | 62.4 | AUTOCOMPAC | 21 | AUTOCOMPAC-21-7 | 2026-10-22 | NUEVO | 2026-10-22 |  | -7.9
24603 - FLORA PPTO C | 1176 | No especificado | Concreto | Alistado cubierta torre 3 | 2026-07-03 | 2026-07-31 | 2026-07-31 | 28 | 20.7 | 26.5 | 128 | AUTOCOMPAC | 21 | AUTOCOMPAC-21-28 | 2026-10-22 | NUEVO | 2026-10-22 |  | 5.8
24603 - FLORA PPTO C | 1176 | No especificado | Concreto | Alistado cubierta torre 3 | 2026-07-03 | 2026-07-31 | 2026-07-31 | 28 | 20.7 | 26.8 | 129.5 | AUTOCOMPAC | 21 | AUTOCOMPAC-21-28 | 2026-10-22 | NUEVO | 2026-10-22 |  | 6.1
24603 - FLORA PPTO C | 1176 | No especificado | Concreto | Alistado cubierta torre 3 | 2026-07-03 | 2026-07-31 | 2026-07-31 | 28 | 20.7 | 26 | 125.6 | AUTOCOMPAC | 21 | AUTOCOMPAC-21-28 | 2026-10-22 | NUEVO | 2026-10-22 |  | 5.3
24603 - FLORA PPTO C | 1176 | Plástico | Concreto | Alistado cubierta torre 3 | 2026-07-03 | 2026-07-17 | 2026-07-22 | 14 | 21 | 23.7 | 112.9 | AUTOCOMPAC | 21 | AUTOCOMPAC-21-14 | 2026-10-22 | NUEVO | 2026-10-22 |  | 2.7
24603 - FLORA PPTO C | 1176 | Plástico | Concreto | Alistado cubierta torre 3 | 2026-07-03 | 2026-07-10 | 2026-07-14 | 7 | 21 | 20.2 | 96.2 | AUTOCOMPAC | 21 | AUTOCOMPAC-21-7 | 2026-10-22 | NUEVO | 2026-10-22 |  | -0.8
24603 - FLORA PPTO C | 1177 | No especificado | Concreto | Cimentación ejes 2 - 4/ G - L plataforma 1 | 2026-07-03 | 2026-07-31 | 2026-07-31 | 28 | 20.7 | 25.1 | 121.3 | AUTOCOMPAC | 21 | AUTOCOMPAC-21-28 | 2026-10-22 | NUEVO | 2026-10-22 |  | 4.4
24603 - FLORA PPTO C | 1177 | No especificado | Concreto | Cimentación ejes 2 - 4/ G - L plataforma 1 | 2026-07-03 | 2026-07-31 | 2026-07-31 | 28 | 20.7 | 24.4 | 117.9 | AUTOCOMPAC | 21 | AUTOCOMPAC-21-28 | 2026-10-22 | NUEVO | 2026-10-22 |  | 3.7
24603 - FLORA PPTO C | 1177 | No especificado | Concreto | Cimentación ejes 2 - 4/ G - L plataforma 1 | 2026-07-03 | 2026-07-31 | 2026-07-31 | 28 | 20.7 | 24.5 | 118.4 | AUTOCOMPAC | 21 | AUTOCOMPAC-21-28 | 2026-10-22 | NUEVO | 2026-10-22 |  | 3.8
24603 - FLORA PPTO C | 1177 | Plástico | Concreto | Cimentación ejes 2-4 / J-G, plataforma 1 | 2026-07-03 | 2026-07-17 | 2026-07-22 | 14 | 21 | 21.7 | 103.3 | AUTOCOMPAC | 21 | AUTOCOMPAC-21-14 | 2026-10-22 | NUEVO | 2026-10-22 |  | 0.7
24603 - FLORA PPTO C | 1177 | Plástico | Concreto | Cimentación ejes 2-4 / J-G, plataforma 1 | 2026-07-03 | 2026-07-10 | 2026-07-14 | 7 | 21 | 19.3 | 91.9 | AUTOCOMPAC | 21 | AUTOCOMPAC-21-7 | 2026-10-22 | NUEVO | 2026-10-22 |  | -1.7
24603 - FLORA PPTO C | 1178 | No especificado | Concreto | Muros ejes 4 - 9/ G - L piso 3 T1 | 2026-07-03 | 2026-07-31 | 2026-07-31 | 28 | 48.3 | 57.7 | 119.5 | MURO | 48 | MURO-48-28 | 2026-10-22 | NUEVO | 2026-10-22 | 48 | 9.4
24603 - FLORA PPTO C | 1178 | No especificado | Concreto | Muros ejes 4 - 9/ G - L piso 3 T1 | 2026-07-03 | 2026-07-31 | 2026-07-31 | 28 | 48.3 | 58.6 | 121.3 | MURO | 48 | MURO-48-28 | 2026-10-22 | NUEVO | 2026-10-22 | 48 | 10.3
24603 - FLORA PPTO C | 1178 | No especificado | Concreto | Muros ejes 4 - 9/ G - L piso 3 T1 | 2026-07-03 | 2026-07-31 | 2026-07-31 | 28 | 48.3 | 57.2 | 118.4 | MURO | 48 | MURO-48-28 | 2026-10-22 | NUEVO | 2026-10-22 | 48 | 8.9
24603 - FLORA PPTO C | 1178 | Autocompactado | Concreto | Muros ejes 4-9 / G-L, piso 3, T1 | 2026-07-03 | 2026-07-17 | 2026-07-22 | 14 | 48 | 48.5 | 101 | MURO | 48 | MURO-48-14 | 2026-10-22 | NUEVO | 2026-10-22 | 37.12 | 0.5
24603 - FLORA PPTO C | 1178 | Autocompactado | Concreto | Muros ejes 4-9 / G-L, piso 3, T1 | 2026-07-03 | 2026-07-10 | 2026-07-14 | 7 | 48 | 35.3 | 73.5 | MURO | 48 | MURO-48-7 | 2026-10-22 | NUEVO | 2026-10-22 | 31.68 | -12.7
24603 - FLORA PPTO C | 1179 | No especificado | Concreto | Muros ejes 9 - 11/ A - L y 11 - 12 G - L P9, T2 | 2026-07-03 | 2026-07-31 | 2026-07-31 | 28 | 48.3 | 56.7 | 117.4 | MURO | 48 | MURO-48-28 | 2026-10-22 | NUEVO | 2026-10-22 | 48 | 8.4
24603 - FLORA PPTO C | 1179 | No especificado | Concreto | Muros ejes 9 - 11/ A - L y 11 - 12 G - L P9, T2 | 2026-07-03 | 2026-07-31 | 2026-07-31 | 28 | 48.3 | 55.4 | 114.7 | MURO | 48 | MURO-48-28 | 2026-10-22 | NUEVO | 2026-10-22 | 48 | 7.1
24603 - FLORA PPTO C | 1179 | No especificado | Concreto | Muros ejes 9 - 11/ A - L y 11 - 12 G - L P9, T2 | 2026-07-03 | 2026-07-31 | 2026-07-31 | 28 | 48.3 | 56.2 | 116.4 | MURO | 48 | MURO-48-28 | 2026-10-22 | NUEVO | 2026-10-22 | 48 | 7.9
24603 - FLORA PPTO C | 1179 | Autocompactado | Concreto | Muros ejes 9-11 / A-L y 11-12 / G-L, piso 9, torre 2 | 2026-07-03 | 2026-07-17 | 2026-07-22 | 14 | 48 | 48.5 | 101 | MURO | 48 | MURO-48-14 | 2026-10-22 | NUEVO | 2026-10-22 | 37.12 | 0.5
24603 - FLORA PPTO C | 1179 | Autocompactado | Concreto | Muros ejes 9-11 / A-L y 11-12 / G-L, piso 9, torre 2 | 2026-07-03 | 2026-07-10 | 2026-07-14 | 7 | 48 | 37.9 | 79 | MURO | 48 | MURO-48-7 | 2026-10-22 | NUEVO | 2026-10-22 | 31.68 | -10.1
24603 - FLORA PPTO C | 1180 | No especificado | Concreto | Columnas ejes 5 - 6/ J semisótano plataforma 1 | 2026-07-03 | 2026-07-31 | 2026-07-31 | 28 | 20.7 | 30.7 | 148.3 | MURO | 21 | MURO-21-28 | 2026-10-22 | NUEVO | 2026-10-22 | 21 | 10
24603 - FLORA PPTO C | 1180 | No especificado | Concreto | Columnas ejes 5 - 6/ J semisótano plataforma 1 | 2026-07-03 | 2026-07-31 | 2026-07-31 | 28 | 20.7 | 31 | 149.8 | MURO | 21 | MURO-21-28 | 2026-10-22 | NUEVO | 2026-10-22 | 21 | 10.3
24603 - FLORA PPTO C | 1180 | No especificado | Concreto | Columnas ejes 5 - 6/ J semisótano plataforma 1 | 2026-07-03 | 2026-07-31 | 2026-07-31 | 28 | 20.7 | 30.1 | 145.4 | MURO | 21 | MURO-21-28 | 2026-10-22 | NUEVO | 2026-10-22 | 21 | 9.4
24603 - FLORA PPTO C | 1180 | Autocompactado | Concreto | Columnas ejes 5-6 / J, semisótano plataforma 1 | 2026-07-03 | 2026-07-17 | 2026-07-22 | 14 | 21 | 25.2 | 120 | MURO | 21 | MURO-21-14 | 2026-10-22 | NUEVO | 2026-10-22 | 16.24 | 4.2
24603 - FLORA PPTO C | 1180 | Autocompactado | Concreto | Columnas ejes 5-6 / J, semisótano plataforma 1 | 2026-07-03 | 2026-07-10 | 2026-07-14 | 7 | 21 | 23 | 109.5 | MURO | 21 | MURO-21-7 | 2026-10-22 | NUEVO | 2026-10-22 | 13.86 | 2
24603 - FLORA PPTO C | 1181 | Indus | Concreto | Placa ejes 1 - 4/ A - L piso 9, T2 | 2026-07-03 | 2026-07-31 | 2026-07-31 | 28 | 41.4 | 57.6 | 139.1 | PLACA | 48 | PLACA-48-28 | 2026-10-22 | NUEVO | 2026-10-22 | 48 | 16.2
24603 - FLORA PPTO C | 1181 | Indus | Concreto | Placa ejes 1 - 4/ A - L piso 9, T2 | 2026-07-03 | 2026-07-31 | 2026-07-31 | 28 | 41.4 | 56.3 | 136 | PLACA | 48 | PLACA-48-28 | 2026-10-22 | NUEVO | 2026-10-22 | 48 | 14.9
24603 - FLORA PPTO C | 1181 | Indus | Concreto | Placa ejes 1 - 4/ A - L piso 9, T2 | 2026-07-03 | 2026-07-31 | 2026-07-31 | 28 | 41.4 | 57.1 | 137.9 | PLACA | 48 | PLACA-48-28 | 2026-10-22 | NUEVO | 2026-10-22 | 48 | 15.7
24603 - FLORA PPTO C | 1181 | Industrializado | Concreto | Placa ejes 1-4 / A-L, piso 9, torre 2 | 2026-07-03 | 2026-07-17 | 2026-07-22 | 14 | 42 | 48.4 | 115.2 | PLACA | 48 | PLACA-48-14 | 2026-10-22 | NUEVO | 2026-10-22 | 37.12 | 6.4
24603 - FLORA PPTO C | 1181 | Industrializado | Concreto | Placa ejes 1-4 / A-L, piso 9, torre 2 | 2026-07-03 | 2026-07-10 | 2026-07-14 | 7 | 42 | 45.8 | 109 | PLACA | 48 | PLACA-48-7 | 2026-10-22 | NUEVO | 2026-10-22 | 31.68 | 3.8
24603 - FLORA PPTO C | 1182 | Indus | Concreto | Placa ejes 12 - 15/ A - L piso 3 T1 | 2026-07-04 | 2026-08-01 | 2026-08-06 | 28 | 41.4 | 55 | 132.9 | PLACA | 48 | PLACA-48-28 | 2026-10-22 | NUEVO | 2026-10-22 | 48 | 13.6
24603 - FLORA PPTO C | 1182 | Indus | Concreto | Placa ejes 12 - 15/ A - L piso 3 T1 | 2026-07-04 | 2026-08-01 | 2026-08-06 | 28 | 41.4 | 55.8 | 134.8 | PLACA | 48 | PLACA-48-28 | 2026-10-22 | NUEVO | 2026-10-22 | 48 | 14.4
24603 - FLORA PPTO C | 1182 | Indus | Concreto | Placa ejes 12 - 15/ A - L piso 3 T1 | 2026-07-04 | 2026-08-01 | 2026-08-06 | 28 | 41.4 | 54.5 | 131.6 | PLACA | 48 | PLACA-48-28 | 2026-10-22 | NUEVO | 2026-10-22 | 48 | 13.1
24603 - FLORA PPTO C | 1182 | Industrializado | Concreto | Placa ejes 12-15 / A-L, piso 3, T1 | 2026-07-04 | 2026-07-18 | 2026-07-22 | 14 | 42 | 46.9 | 111.7 | PLACA | 48 | PLACA-48-14 | 2026-10-22 | NUEVO | 2026-10-22 | 37.12 | 4.9
24603 - FLORA PPTO C | 1182 | Industrializado | Concreto | Placa ejes 12-15 / A-L, piso 3, T1 | 2026-07-04 | 2026-07-11 | 2026-07-15 | 7 | 42 | 40.7 | 96.9 | PLACA | 48 | PLACA-48-7 | 2026-10-22 | NUEVO | 2026-10-22 | 31.68 | -1.3
24603 - FLORA PPTO C | 1183 | Auto | Concreto | Muros ejes 7 - 9/ A - L piso 3, T2 | 2026-07-04 | 2026-08-01 | 2026-08-06 | 28 | 48.3 | 57 | 118 | MURO | 48 | MURO-48-28 | 2026-10-22 | NUEVO | 2026-10-22 | 48 | 8.7
24603 - FLORA PPTO C | 1183 | Auto | Concreto | Muros ejes 7 - 9/ A - L piso 3, T2 | 2026-07-04 | 2026-08-01 | 2026-08-06 | 28 | 48.3 | 55.6 | 115.1 | MURO | 48 | MURO-48-28 | 2026-10-22 | NUEVO | 2026-10-22 | 48 | 7.3
24603 - FLORA PPTO C | 1183 | Auto | Concreto | Muros ejes 7 - 9/ A - L piso 3, T2 | 2026-07-04 | 2026-08-01 | 2026-08-06 | 28 | 48.3 | 56.3 | 116.6 | MURO | 48 | MURO-48-28 | 2026-10-22 | NUEVO | 2026-10-22 | 48 | 8
24603 - FLORA PPTO C | 1183 | Autocompactado | Concreto | Muros ejes 7-9 / A-L, piso 9, T2 | 2026-07-04 | 2026-07-18 | 2026-07-22 | 14 | 48 | 49 | 102.1 | MURO | 48 | MURO-48-14 | 2026-10-22 | NUEVO | 2026-10-22 | 37.12 | 1
24603 - FLORA PPTO C | 1183 | Autocompactado | Concreto | Muros ejes 7-9 / A-L, piso 9, T2 | 2026-07-04 | 2026-07-11 | 2026-07-15 | 7 | 48 | 35.1 | 73.1 | MURO | 48 | MURO-48-7 | 2026-10-22 | NUEVO | 2026-10-22 | 31.68 | -12.9
24603 - FLORA PPTO C | 1184 | Auto | Concreto | Muros ejes 4 - 9/ F, piso 3, T1 | 2026-07-06 | 2026-08-03 | 2026-08-06 | 28 | 48.3 | 55.7 | 115.3 | MURO | 48 | MURO-48-28 | 2026-10-22 | NUEVO | 2026-10-22 | 48 | 7.4
24603 - FLORA PPTO C | 1184 | Auto | Concreto | Muros ejes 4 - 9/ F, piso 3, T1 | 2026-07-06 | 2026-08-03 | 2026-08-06 | 28 | 48.3 | 56.5 | 117 | MURO | 48 | MURO-48-28 | 2026-10-22 | NUEVO | 2026-10-22 | 48 | 8.2
24603 - FLORA PPTO C | 1184 | Auto | Concreto | Muros ejes 4 - 9/ F, piso 3, T1 | 2026-07-06 | 2026-08-03 | 2026-08-06 | 28 | 48.3 | 56.4 | 116.8 | MURO | 48 | MURO-48-28 | 2026-10-22 | NUEVO | 2026-10-22 | 48 | 8.1
24603 - FLORA PPTO C | 1184 | Autocompactado | Concreto | Muros ejes 4-9 / A-F, piso 3, T1 | 2026-07-06 | 2026-07-20 | 2026-07-23 | 14 | 48 | 48.7 | 101.5 | MURO | 48 | MURO-48-14 | 2026-10-22 | NUEVO | 2026-10-22 | 37.12 | 0.7
24603 - FLORA PPTO C | 1184 | Autocompactado | Concreto | Muros ejes 4-9 / A-F, piso 3, T1 | 2026-07-06 | 2026-07-13 | 2026-07-15 | 7 | 48 | 39.9 | 83.1 | MURO | 48 | MURO-48-7 | 2026-10-22 | NUEVO | 2026-10-22 | 31.68 | -8.1
24603 - FLORA PPTO C | 1185 | Indus | Concreto | Placa ejes 12 - 15/ A - L piso 10, T2 | 2026-07-06 | 2026-08-03 | 2026-08-06 | 28 | 41.4 | 52 | 125.6 | PLACA | 48 | PLACA-48-28 | 2026-10-22 | NUEVO | 2026-10-22 | 48 | 10.6
24603 - FLORA PPTO C | 1185 | Indus | Concreto | Placa ejes 12 - 15/ A - L piso 10, T2 | 2026-07-06 | 2026-08-03 | 2026-08-06 | 28 | 41.4 | 50.8 | 122.7 | PLACA | 48 | PLACA-48-28 | 2026-10-22 | NUEVO | 2026-10-22 | 48 | 9.4
24603 - FLORA PPTO C | 1185 | Indus | Concreto | Placa ejes 12 - 15/ A - L piso 10, T2 | 2026-07-06 | 2026-08-03 | 2026-08-06 | 28 | 41.4 | 52.3 | 126.3 | PLACA | 48 | PLACA-48-28 | 2026-10-22 | NUEVO | 2026-10-22 | 48 | 10.9
24603 - FLORA PPTO C | 1185 | Industrializado | Concreto | Placa ejes 12-15 / A-L, piso 10, T2 | 2026-07-06 | 2026-07-20 | 2026-07-23 | 14 | 42 | 42.1 | 100.2 | PLACA | 48 | PLACA-48-14 | 2026-10-22 | NUEVO | 2026-10-22 | 37.12 | 0.1
24603 - FLORA PPTO C | 1185 | Industrializado | Concreto | Placa ejes 12-15 / A-L, piso 10, T2 | 2026-07-06 | 2026-07-13 | 2026-07-15 | 7 | 42 | 39.7 | 94.5 | PLACA | 48 | PLACA-48-7 | 2026-10-22 | NUEVO | 2026-10-22 | 31.68 | -2.3
24603 - FLORA PPTO C | 1186 | Auto | Concreto | Muros ejes 4 - 7/ G - 2 y 5 - 7/ A - F piso 9, torre 2 | 2026-07-06 | 2026-08-03 | 2026-08-06 | 28 | 48.3 | 60.1 | 124.4 | MURO | 48 | MURO-48-28 | 2026-10-22 | NUEVO | 2026-10-22 | 48 | 11.8
24603 - FLORA PPTO C | 1186 | Auto | Concreto | Muros ejes 4 - 7/ G - 2 y 5 - 7/ A - F piso 9, torre 2 | 2026-07-06 | 2026-08-03 | 2026-08-06 | 28 | 48.3 | 61 | 126.3 | MURO | 48 | MURO-48-28 | 2026-10-22 | NUEVO | 2026-10-22 | 48 | 12.7
24603 - FLORA PPTO C | 1186 | Auto | Concreto | Muros ejes 4 - 7/ G - 2 y 5 - 7/ A - F piso 9, torre 2 | 2026-07-06 | 2026-08-03 | 2026-08-06 | 28 | 48.3 | 59.4 | 123 | MURO | 48 | MURO-48-28 | 2026-10-22 | NUEVO | 2026-10-22 | 48 | 11.1
24603 - FLORA PPTO C | 1186 | Autocompactado | Concreto | Muros ejes 4-7 / G-L y 5-7 / A-F, piso 8, T2 | 2026-07-06 | 2026-07-20 | 2026-07-23 | 14 | 48 | 47.9 | 99.8 | MURO | 48 | MURO-48-14 | 2026-10-22 | NUEVO | 2026-10-22 | 37.12 | -0.1
24603 - FLORA PPTO C | 1186 | Autocompactado | Concreto | Muros ejes 4-7 / G-L y 5-7 / A-F, piso 8, T2 | 2026-07-06 | 2026-07-13 | 2026-07-15 | 7 | 48 | 39.5 | 82.3 | MURO | 48 | MURO-48-7 | 2026-10-22 | NUEVO | 2026-10-22 | 31.68 | -8.5
24603 - FLORA PPTO C | 1187 | Industrializado | Concreto | Placa ejes 9 - 12 / A - L - Piso 10 - T2 | 2026-07-07 | 2026-08-04 | 2026-08-06 | 28 | 41.4 | 51.8 | 125.1 | PLACA | 48 | PLACA-48-28 | 2026-10-22 | NUEVO | 2026-10-22 | 48 | 10.4
24603 - FLORA PPTO C | 1187 | Industrializado | Concreto | Placa ejes 9 - 12 / A - L - Piso 10 - T2 | 2026-07-07 | 2026-08-04 | 2026-08-06 | 28 | 41.4 | 50.3 | 121.5 | PLACA | 48 | PLACA-48-28 | 2026-10-22 | NUEVO | 2026-10-22 | 48 | 8.9
24603 - FLORA PPTO C | 1187 | Industrializado | Concreto | Placa ejes 9 - 12 / A - L - Piso 10 - T2 | 2026-07-07 | 2026-08-04 | 2026-08-06 | 28 | 41.4 | 50.9 | 122.9 | PLACA | 48 | PLACA-48-28 | 2026-10-22 | NUEVO | 2026-10-22 | 48 | 9.5
24603 - FLORA PPTO C | 1187 | Industrializado | Concreto | Placa ejes 9-12 / A-L, piso 10, torre 2 | 2026-07-07 | 2026-07-21 | 2026-07-23 | 14 | 42 | 45.7 | 108.8 | PLACA | 48 | PLACA-48-14 | 2026-10-22 | NUEVO | 2026-10-22 | 37.12 | 3.7
24603 - FLORA PPTO C | 1187 | Industrializado | Concreto | Placa ejes 9-12 / A-L, piso 10, torre 2 | 2026-07-07 | 2026-07-14 | 2026-07-15 | 7 | 42 | 40.7 | 96.9 | PLACA | 48 | PLACA-48-7 | 2026-10-22 | NUEVO | 2026-10-22 | 31.68 | -1.3
24603 - FLORA PPTO C | 1188 | Industrializado | Concreto | Escaleras ejes 13 - 15 / E - H - Piso 5 al 6 -T2 | 2026-07-08 | 2026-08-05 | 2026-08-06 | 28 | 41.4 | 51.9 | 125.4 | AUTOCOMPAC | 48 | AUTOCOMPAC-48-28 | 2026-10-22 | NUEVO | 2026-10-22 | 48 | 10.5
24603 - FLORA PPTO C | 1188 | Industrializado | Concreto | Escaleras ejes 13 - 15 / E - H - Piso 5 al 6 -T2 | 2026-07-08 | 2026-08-05 | 2026-08-06 | 28 | 41.4 | 53.6 | 129.5 | AUTOCOMPAC | 48 | AUTOCOMPAC-48-28 | 2026-10-22 | NUEVO | 2026-10-22 | 48 | 12.2
24603 - FLORA PPTO C | 1188 | Industrializado | Concreto | Escaleras ejes 13 - 15 / E - H - Piso 5 al 6 -T2 | 2026-07-08 | 2026-08-05 | 2026-08-06 | 28 | 41.4 | 52.2 | 126.1 | AUTOCOMPAC | 48 | AUTOCOMPAC-48-28 | 2026-10-22 | NUEVO | 2026-10-22 | 48 | 10.8
24603 - FLORA PPTO C | 1188 | Industrializado | Concreto | Escaleras ejes 13-15 / E-H, piso 5, torre 2 | 2026-07-08 | 2026-07-22 | 2026-07-23 | 14 | 42 | 43.9 | 104.5 | AUTOCOMPAC | 48 | AUTOCOMPAC-48-14 | 2026-10-22 | NUEVO | 2026-10-22 | 37.12 | 1.9
24603 - FLORA PPTO C | 1188 | Industrializado | Concreto | Escaleras ejes 13-15 / E-H, piso 5, torre 2 | 2026-07-08 | 2026-07-15 | 2026-07-17 | 7 | 42 | 33.9 | 80.7 | AUTOCOMPAC | 48 | AUTOCOMPAC-48-7 | 2026-10-22 | NUEVO | 2026-10-22 | 31.68 | -8.1
24603 - FLORA PPTO C | 1189 | Autocompactante | Concreto | Muros ejes 1 - 4 / A - L - Piso 10 - T2 | 2026-07-08 | 2026-08-05 | 2026-08-06 | 28 | 48.3 | 54.8 | 113.5 | MURO | 48 | MURO-48-28 | 2026-10-22 | NUEVO | 2026-10-22 | 48 | 6.5
24603 - FLORA PPTO C | 1189 | Autocompactante | Concreto | Muros ejes 1 - 4 / A - L - Piso 10 - T2 | 2026-07-08 | 2026-08-05 | 2026-08-06 | 28 | 48.3 | 53.2 | 110.1 | MURO | 48 | MURO-48-28 | 2026-10-22 | NUEVO | 2026-10-22 | 48 | 4.9
24603 - FLORA PPTO C | 1189 | Autocompactante | Concreto | Muros ejes 1 - 4 / A - L - Piso 10 - T2 | 2026-07-08 | 2026-08-05 | 2026-08-06 | 28 | 48.3 | 54 | 111.8 | MURO | 48 | MURO-48-28 | 2026-10-22 | NUEVO | 2026-10-22 | 48 | 5.7
24603 - FLORA PPTO C | 1189 | Industrializado | Concreto | Muros ejes 1-4 / A-L, piso 10, T2 | 2026-07-08 | 2026-07-22 | 2026-07-23 | 14 | 48 | 48.5 | 101 | MURO | 48 | MURO-48-14 | 2026-10-22 | NUEVO | 2026-10-22 | 37.12 | 0.5
24603 - FLORA PPTO C | 1189 | Industrializado | Concreto | Muros ejes 1-4 / A-L, piso 10, T2 | 2026-07-08 | 2026-07-15 | 2026-07-17 | 7 | 48 | 29 | 60.4 | MURO | 48 | MURO-48-7 | 2026-10-22 | NUEVO | 2026-10-22 | 31.68 | -19
24603 - FLORA PPTO C | 1190 | Industrializado | Concreto | Placa ejes 7 - 9 / A - L - Piso 10 - T2 | 2026-07-08 | 2026-08-05 | 2026-08-06 | 28 | 41.4 | 47.5 | 114.7 | PLACA | 48 | PLACA-48-28 | 2026-10-22 | NUEVO | 2026-10-22 | 48 | 6.1
24603 - FLORA PPTO C | 1190 | Industrializado | Concreto | Placa ejes 7 - 9 / A - L - Piso 10 - T2 | 2026-07-08 | 2026-08-05 | 2026-08-06 | 28 | 41.4 | 49.5 | 119.6 | PLACA | 48 | PLACA-48-28 | 2026-10-22 | NUEVO | 2026-10-22 | 48 | 8.1
24603 - FLORA PPTO C | 1190 | Industrializado | Concreto | Placa ejes 7 - 9 / A - L - Piso 10 - T2 | 2026-07-08 | 2026-08-05 | 2026-08-06 | 28 | 41.4 | 47.7 | 115.2 | PLACA | 48 | PLACA-48-28 | 2026-10-22 | NUEVO | 2026-10-22 | 48 | 6.3
24603 - FLORA PPTO C | 1190 | Industrializado | Concreto | Placa ejes 7-9 / A-L, piso 10, T2 | 2026-07-08 | 2026-07-22 | 2026-07-23 | 14 | 42 | 42.5 | 101.2 | PLACA | 48 | PLACA-48-14 | 2026-10-22 | NUEVO | 2026-10-22 | 37.12 | 0.5
24603 - FLORA PPTO C | 1190 | Industrializado | Concreto | Placa ejes 7-9 / A-L, piso 10, T2 | 2026-07-08 | 2026-07-15 | 2026-07-17 | 7 | 42 | 28.6 | 68.1 | PLACA | 48 | PLACA-48-7 | 2026-10-22 | NUEVO | 2026-10-22 | 31.68 | -13.4
24603 - FLORA PPTO C | 1191 | Ptico | Concreto | Placa piso 1, ejes 4 - 8 / G - K plataforma 1 | 2026-07-09 | 2026-08-06 | 2026-08-06 | 28 | 20.7 | 26.9 | 130 | PLACA | 21 | PLACA-21-28 | 2026-10-22 | NUEVO | 2026-10-22 | 21 | 6.2
24603 - FLORA PPTO C | 1191 | Ptico | Concreto | Placa piso 1, ejes 4 - 8 / G - K plataforma 1 | 2026-07-09 | 2026-08-06 | 2026-08-06 | 28 | 20.7 | 27.4 | 132.4 | PLACA | 21 | PLACA-21-28 | 2026-10-22 | NUEVO | 2026-10-22 | 21 | 6.7
24603 - FLORA PPTO C | 1191 | Ptico | Concreto | Placa piso 1, ejes 4 - 8 / G - K plataforma 1 | 2026-07-09 | 2026-08-06 | 2026-08-06 | 28 | 20.7 | 27.7 | 133.8 | PLACA | 21 | PLACA-21-28 | 2026-10-22 | NUEVO | 2026-10-22 | 21 | 7
24603 - FLORA PPTO C | 1191 | Plástico | Concreto | Placa piso 1, ejes 4-8 / G-K, plataforma 1 | 2026-07-09 | 2026-07-23 | 2026-07-24 | 14 | 21 | 22.5 | 107.1 | PLACA | 21 | PLACA-21-14 | 2026-10-22 | NUEVO | 2026-10-22 | 16.24 | 1.5
24603 - FLORA PPTO C | 1191 | Plástico | Concreto | Placa piso 1, ejes 4-8 / G-K, plataforma 1 | 2026-07-09 | 2026-07-16 | 2026-07-21 | 7 | 21 | 20.3 | 96.7 | PLACA | 21 | PLACA-21-7 | 2026-10-22 | NUEVO | 2026-10-22 | 13.86 | -0.7
24603 - FLORA PPTO C | 1192 | Ptico | Concreto | Placa piso 1 ejes 4 - 8 / G - K plataforma 1 | 2026-07-09 | 2026-08-06 | 2026-08-06 | 28 | 20.7 | 27.2 | 131.4 | PLACA | 21 | PLACA-21-28 | 2026-10-22 | NUEVO | 2026-10-22 | 21 | 6.5
24603 - FLORA PPTO C | 1192 | Ptico | Concreto | Placa piso 1 ejes 4 - 8 / G - K plataforma 1 | 2026-07-09 | 2026-08-06 | 2026-08-06 | 28 | 20.7 | 27.6 | 133.3 | PLACA | 21 | PLACA-21-28 | 2026-10-22 | NUEVO | 2026-10-22 | 21 | 6.9
24603 - FLORA PPTO C | 1192 | Ptico | Concreto | Placa piso 1 ejes 4 - 8 / G - K plataforma 1 | 2026-07-09 | 2026-08-06 | 2026-08-06 | 28 | 20.7 | 26.8 | 129.5 | PLACA | 21 | PLACA-21-28 | 2026-10-22 | NUEVO | 2026-10-22 | 21 | 6.1
24603 - FLORA PPTO C | 1192 | Plástico | Concreto | Placa piso 1, ejes 4-8 / G-K, plataforma 1 | 2026-07-09 | 2026-07-23 | 2026-07-24 | 14 | 21 | 23.1 | 110 | PLACA | 21 | PLACA-21-14 | 2026-10-22 | NUEVO | 2026-10-22 | 16.24 | 2.1
24603 - FLORA PPTO C | 1192 | Plástico | Concreto | Placa piso 1, ejes 4-8 / G-K, plataforma 1 | 2026-07-09 | 2026-07-16 | 2026-07-21 | 7 | 21 | 21.3 | 101.4 | PLACA | 21 | PLACA-21-7 | 2026-10-22 | NUEVO | 2026-10-22 | 13.86 | 0.3
24603 - FLORA PPTO C | 1193 | Ptico | Concreto | Placa piso 1 ejes 4 - 8 / G - K plataforma 1 | 2026-07-09 | 2026-08-06 | 2026-08-06 | 28 | 20.7 | 23.7 | 114.5 | PLACA | 21 | PLACA-21-28 | 2026-10-22 | NUEVO | 2026-10-22 | 21 | 3
24603 - FLORA PPTO C | 1193 | Ptico | Concreto | Placa piso 1 ejes 4 - 8 / G - K plataforma 1 | 2026-07-09 | 2026-08-06 | 2026-08-06 | 28 | 20.7 | 22.9 | 110.6 | PLACA | 21 | PLACA-21-28 | 2026-10-22 | NUEVO | 2026-10-22 | 21 | 2.2
24603 - FLORA PPTO C | 1193 | Ptico | Concreto | Placa piso 1 ejes 4 - 8 / G - K plataforma 1 | 2026-07-09 | 2026-08-06 | 2026-08-06 | 28 | 20.7 | 23.1 | 111.6 | PLACA | 21 | PLACA-21-28 | 2026-10-22 | NUEVO | 2026-10-22 | 21 | 2.4
24603 - FLORA PPTO C | 1193 | Plástico | Concreto | Placa piso 1, ejes 4-8 / G-K, plataforma 1 | 2026-07-09 | 2026-07-23 | 2026-07-24 | 14 | 21 | 22.2 | 105.7 | PLACA | 21 | PLACA-21-14 | 2026-10-22 | NUEVO | 2026-10-22 | 16.24 | 1.2
24603 - FLORA PPTO C | 1193 | Plástico | Concreto | Placa piso 1, ejes 4-8 / G-K, plataforma 1 | 2026-07-09 | 2026-07-16 | 2026-07-21 | 7 | 21 | 19.7 | 93.8 | PLACA | 21 | PLACA-21-7 | 2026-10-22 | NUEVO | 2026-10-22 | 13.86 | -1.3
24603 - FLORA PPTO C | 1194 | Ptico | Concreto | Alistado cubierta, T4 | 2026-07-09 | 2026-08-06 | 2026-08-06 | 28 | 20.7 | 26 | 125.6 | AUTOCOMPAC | 21 | AUTOCOMPAC-21-28 | 2026-10-22 | NUEVO | 2026-10-22 |  | 5.3
24603 - FLORA PPTO C | 1194 | Ptico | Concreto | Alistado cubierta, T4 | 2026-07-09 | 2026-08-06 | 2026-08-06 | 28 | 20.7 | 26.3 | 127.1 | AUTOCOMPAC | 21 | AUTOCOMPAC-21-28 | 2026-10-22 | NUEVO | 2026-10-22 |  | 5.6
24603 - FLORA PPTO C | 1194 | Ptico | Concreto | Alistado cubierta, T4 | 2026-07-09 | 2026-08-06 | 2026-08-06 | 28 | 20.7 | 25.6 | 123.7 | AUTOCOMPAC | 21 | AUTOCOMPAC-21-28 | 2026-10-22 | NUEVO | 2026-10-22 |  | 4.9
24603 - FLORA PPTO C | 1194 | Plástico | Concreto | Alistado cubierta torre 4 | 2026-07-09 | 2026-07-23 | 2026-07-24 | 14 | 21 | 21.9 | 104.3 | AUTOCOMPAC | 21 | AUTOCOMPAC-21-14 | 2026-10-22 | NUEVO | 2026-10-22 |  | 0.9
24603 - FLORA PPTO C | 1194 | Plástico | Concreto | Alistado cubierta torre 4 | 2026-07-09 | 2026-07-16 | 2026-07-21 | 7 | 21 | 19.6 | 93.3 | AUTOCOMPAC | 21 | AUTOCOMPAC-21-7 | 2026-10-22 | NUEVO | 2026-10-22 |  | -1.4
24603 - FLORA PPTO C | 1195 | Auto | Concreto | Muros ejes 12 - 15 / A - L piso 10 T2 | 2026-07-09 | 2026-08-06 | 2026-08-06 | 28 | 48.3 | 50.7 | 105 | MURO | 48 | MURO-48-28 | 2026-10-22 | NUEVO | 2026-10-22 | 48 | 2.4
24603 - FLORA PPTO C | 1195 | Auto | Concreto | Muros ejes 12 - 15 / A - L piso 10 T2 | 2026-07-09 | 2026-08-06 | 2026-08-06 | 28 | 48.3 | 49.5 | 102.5 | MURO | 48 | MURO-48-28 | 2026-10-22 | NUEVO | 2026-10-22 | 48 | 1.2
24603 - FLORA PPTO C | 1195 | Auto | Concreto | Muros ejes 12 - 15 / A - L piso 10 T2 | 2026-07-09 | 2026-08-06 | 2026-08-06 | 28 | 48.3 | 50.2 | 103.9 | MURO | 48 | MURO-48-28 | 2026-10-22 | NUEVO | 2026-10-22 | 48 | 1.9
24603 - FLORA PPTO C | 1195 | Autocompactado | Concreto | Muros ejes 12-15 / A-L, piso 10, T2 | 2026-07-09 | 2026-07-23 | 2026-07-24 | 14 | 48 | 47.6 | 99.2 | MURO | 48 | MURO-48-14 | 2026-10-22 | NUEVO | 2026-10-22 | 37.12 | -0.4
24603 - FLORA PPTO C | 1195 | Autocompactado | Concreto | Muros ejes 12-15 / A-L, piso 10, T2 | 2026-07-09 | 2026-07-16 | 2026-07-21 | 7 | 48 | 38.1 | 79.4 | MURO | 48 | MURO-48-7 | 2026-10-22 | NUEVO | 2026-10-22 | 31.68 | -9.9
24603 - FLORA PPTO C | 1196 | Indus | Concreto | Placa ejes 4 - 7 / A - L piso 10 T2 | 2026-07-09 | 2026-08-06 | 2026-08-06 | 28 | 48.4 | 51.9 | 125.4 | PLACA | 48 | PLACA-48-28 | 2026-10-22 | NUEVO | 2026-10-22 | 48 | 3.5
24603 - FLORA PPTO C | 1196 | Indus | Concreto | Placa ejes 4 - 7 / A - L piso 10 T2 | 2026-07-09 | 2026-08-06 | 2026-08-06 | 28 | 48.4 | 52.5 | 126.8 | PLACA | 48 | PLACA-48-28 | 2026-10-22 | NUEVO | 2026-10-22 | 48 | 4.1
24603 - FLORA PPTO C | 1196 | Indus | Concreto | Placa ejes 4 - 7 / A - L piso 10 T2 | 2026-07-09 | 2026-08-06 | 2026-08-06 | 28 | 48.4 | 51.2 | 123.7 | PLACA | 48 | PLACA-48-28 | 2026-10-22 | NUEVO | 2026-10-22 | 48 | 2.8
24603 - FLORA PPTO C | 1196 | Industrializado | Concreto | Placa ejes 4-7 / A-L, piso 10, T2 | 2026-07-09 | 2026-07-23 | 2026-07-24 | 14 | 42 | 43.6 | 103.8 | PLACA | 48 | PLACA-48-14 | 2026-10-22 | NUEVO | 2026-10-22 | 37.12 | 1.6
24603 - FLORA PPTO C | 1196 | Industrializado | Concreto | Placa ejes 4-7 / A-L, piso 10, T2 | 2026-07-09 | 2026-07-16 | 2026-07-21 | 7 | 42 | 40 | 95.2 | PLACA | 48 | PLACA-48-7 | 2026-10-22 | NUEVO | 2026-10-22 | 31.68 | -2
24603 - FLORA PPTO C | 1197 | Auto | Concreto | Muros y columnas tanque de suministro salón comunal | 2026-07-10 | 2026-08-07 | 2026-08-11 | 28 | 34.5 | 40.4 | 117.1 | MURO | 41 | MURO-41-28 | 2026-10-22 | NUEVO | 2026-10-22 | 41 | 5.9
24603 - FLORA PPTO C | 1197 | Auto | Concreto | Muros y columnas tanque de suministro salón comunal | 2026-07-10 | 2026-08-07 | 2026-08-11 | 28 | 34.5 | 41 | 118.8 | MURO | 41 | MURO-41-28 | 2026-10-22 | NUEVO | 2026-10-22 | 41 | 6.5
24603 - FLORA PPTO C | 1197 | Auto | Concreto | Muros y columnas tanque de suministro salón comunal | 2026-07-10 | 2026-08-07 | 2026-08-11 | 28 | 34.5 | 39.9 | 115.7 | MURO | 41 | MURO-41-28 | 2026-10-22 | NUEVO | 2026-10-22 | 41 | 5.4
24603 - FLORA PPTO C | 1197 | Autocompactado | Concreto | Muros y columnas tanques de suministro, salón comunal | 2026-07-10 | 2026-07-24 | 2026-07-27 | 14 | 35 | 35.9 | 102.6 | MURO | 41 | MURO-41-14 | 2026-10-22 | NUEVO | 2026-10-22 | 31.71 | 0.9
24603 - FLORA PPTO C | 1197 | Autocompactado | Concreto | Muros y columnas tanques de suministro, salón comunal | 2026-07-10 | 2026-07-17 | 2026-07-22 | 7 | 35 | 30 | 85.7 | MURO | 41 | MURO-41-7 | 2026-10-22 | NUEVO | 2026-10-22 | 27.06 | -5
24603 - FLORA PPTO C | 1198 | Auto | Concreto | Muros ejes 9 - 11 / A-L y 11-12 / G-L, piso 10 torre 2 | 2026-07-10 | 2026-08-07 | 2026-08-11 | 28 | 48.3 | 54.4 | 112.6 | MURO | 48 | MURO-48-28 | 2026-10-22 | NUEVO | 2026-10-22 | 48 | 6.1
24603 - FLORA PPTO C | 1198 | Auto | Concreto | Muros ejes 9 - 11 / A-L y 11-12 / G-L, piso 10 torre 2 | 2026-07-10 | 2026-08-07 | 2026-08-11 | 28 | 48.3 | 53.1 | 109.9 | MURO | 48 | MURO-48-28 | 2026-10-22 | NUEVO | 2026-10-22 | 48 | 4.8
24603 - FLORA PPTO C | 1198 | Auto | Concreto | Muros ejes 9 - 11 / A-L y 11-12 / G-L, piso 10 torre 2 | 2026-07-10 | 2026-08-07 | 2026-08-11 | 28 | 48.3 | 53.9 | 111.6 | MURO | 48 | MURO-48-28 | 2026-10-22 | NUEVO | 2026-10-22 | 48 | 5.6
24603 - FLORA PPTO C | 1198 | Autocompactado | Concreto | Muros ejes 9-11 * A-L y 11-12 / G-L, piso 10, torre 2 | 2026-07-10 | 2026-07-24 | 2026-07-27 | 14 | 48 | 48.9 | 101.9 | MURO | 48 | MURO-48-14 | 2026-10-22 | NUEVO | 2026-10-22 | 37.12 | 0.9
24603 - FLORA PPTO C | 1198 | Autocompactado | Concreto | Muros ejes 9-11 * A-L y 11-12 / G-L, piso 10, torre 2 | 2026-07-10 | 2026-07-17 | 2026-07-22 | 7 | 48 | 37.8 | 78.7 | MURO | 48 | MURO-48-7 | 2026-10-22 | NUEVO | 2026-10-22 | 31.68 | -10.2
24603 - FLORA PPTO C | 1199 | Indus | Concreto | Placa ejes 1-4 / A-L, piso 10, torre 2 | 2026-07-10 | 2026-08-07 | 2026-08-11 | 28 | 41.4 | 46.3 | 111.8 | PLACA | 48 | PLACA-48-28 | 2026-10-22 | NUEVO | 2026-10-22 | 48 | 4.9
24603 - FLORA PPTO C | 1199 | Indus | Concreto | Placa ejes 1-4 / A-L, piso 10, torre 2 | 2026-07-10 | 2026-08-07 | 2026-08-11 | 28 | 41.4 | 47.8 | 115.5 | PLACA | 48 | PLACA-48-28 | 2026-10-22 | NUEVO | 2026-10-22 | 48 | 6.4
24603 - FLORA PPTO C | 1199 | Indus | Concreto | Placa ejes 1-4 / A-L, piso 10, torre 2 | 2026-07-10 | 2026-08-07 | 2026-08-11 | 28 | 41.4 | 46.5 | 112.3 | PLACA | 48 | PLACA-48-28 | 2026-10-22 | NUEVO | 2026-10-22 | 48 | 5.1
24603 - FLORA PPTO C | 1199 | Industrializado | Concreto | Placa ejes 1-4 / A-L, piso 10, torre 2 | 2026-07-10 | 2026-07-24 | 2026-07-27 | 14 | 42 | 42.7 | 101.7 | PLACA | 48 | PLACA-48-14 | 2026-10-22 | NUEVO | 2026-10-22 | 37.12 | 0.7
24603 - FLORA PPTO C | 1199 | Industrializado | Concreto | Placa ejes 1-4 / A-L, piso 10, torre 2 | 2026-07-10 | 2026-07-17 | 2026-07-22 | 7 | 42 | 27.7 | 66 | PLACA | 48 | PLACA-48-7 | 2026-10-22 | NUEVO | 2026-10-22 | 31.68 | -14.3
24603 - FLORA PPTO C | 1200 | Auto | Concreto | Muros ejes 7-9 / A-L, piso 10, torre 2 | 2026-07-11 | 2026-08-08 | 2026-08-11 | 28 | 48.3 | 61.4 | 127.1 | MURO | 48 | MURO-48-28 | 2026-10-22 | NUEVO | 2026-10-22 | 48 | 13.1
24603 - FLORA PPTO C | 1200 | Auto | Concreto | Muros ejes 7-9 / A-L, piso 10, torre 2 | 2026-07-11 | 2026-08-08 | 2026-08-11 | 28 | 48.3 | 61.6 | 127.5 | MURO | 48 | MURO-48-28 | 2026-10-22 | NUEVO | 2026-10-22 | 48 | 13.3
24603 - FLORA PPTO C | 1200 | Auto | Concreto | Muros ejes 7-9 / A-L, piso 10, torre 2 | 2026-07-11 | 2026-08-08 | 2026-08-11 | 28 | 48.3 | 60.9 | 126.1 | MURO | 48 | MURO-48-28 | 2026-10-22 | NUEVO | 2026-10-22 | 48 | 12.6
24603 - FLORA PPTO C | 1200 | Autocompactado | Concreto | Muros ejes 7-9 / A-L, piso 10, T2 | 2026-07-11 | 2026-07-25 | 2026-07-29 | 14 | 48 | 47.7 | 99.4 | MURO | 48 | MURO-48-14 | 2026-10-22 | NUEVO | 2026-10-22 | 37.12 | -0.3
24603 - FLORA PPTO C | 1200 | Autocompactado | Concreto | Muros ejes 7-9 / A-L, piso 10, T2 | 2026-07-11 | 2026-07-18 | 2026-07-22 | 7 | 48 | 38.2 | 79.6 | MURO | 48 | MURO-48-7 | 2026-10-22 | NUEVO | 2026-10-22 | 31.68 | -9.8
24603 - FLORA PPTO C | 1201 | Indus | Concreto | Placa ejes 12-15 / A-L, piso 11, torre 2 | 2026-07-11 | 2026-08-08 | 2026-08-11 | 28 | 41.4 | 50.2 | 121.3 | PLACA | 48 | PLACA-48-28 | 2026-10-22 | NUEVO | 2026-10-22 | 48 | 8.8
24603 - FLORA PPTO C | 1201 | Indus | Concreto | Placa ejes 12-15 / A-L, piso 11, torre 2 | 2026-07-11 | 2026-08-08 | 2026-08-11 | 28 | 41.4 | 50 | 120.8 | PLACA | 48 | PLACA-48-28 | 2026-10-22 | NUEVO | 2026-10-22 | 48 | 8.6
24603 - FLORA PPTO C | 1201 | Indus | Concreto | Placa ejes 12-15 / A-L, piso 11, torre 2 | 2026-07-11 | 2026-08-08 | 2026-08-11 | 28 | 41.4 | 49.2 | 118.8 | PLACA | 48 | PLACA-48-28 | 2026-10-22 | NUEVO | 2026-10-22 | 48 | 7.8
24603 - FLORA PPTO C | 1201 | Industrializado | Concreto | Placa ejes 12-15 / A-L, piso 11, T2 | 2026-07-11 | 2026-07-25 | 2026-07-29 | 14 | 35 | 37.4 | 106.9 | PLACA | 41 | PLACA-41-14 | 2026-10-22 | NUEVO | 2026-10-22 | 31.71 | 2.4
24603 - FLORA PPTO C | 1201 | Industrializado | Concreto | Placa ejes 12-15 / A-L, piso 11, T2 | 2026-07-11 | 2026-07-18 | 2026-07-22 | 7 | 35 | 32.9 | 94 | PLACA | 41 | PLACA-41-7 | 2026-10-22 | NUEVO | 2026-10-22 | 27.06 | -2.1
24603 - FLORA PPTO C | 1202 | AUTO | Concreto | Muros ejes 4 - 5 / G - L y 5 - 7 /A - L , piso 10 , torre 2 | 2026-07-14 | 2026-08-11 | 2026-08-13 | 28 | 48.3 | 53.6 | 111 | MURO | 48 | MURO-48-28 | 2026-10-22 | NUEVO | 2026-10-22 | 48 | 5.3
24603 - FLORA PPTO C | 1202 | AUTO | Concreto | Muros ejes 4 - 5 / G - L y 5 - 7 /A - L , piso 10 , torre 2 | 2026-07-14 | 2026-08-11 | 2026-08-13 | 28 | 48.3 | 54.8 | 113.5 | MURO | 48 | MURO-48-28 | 2026-10-22 | NUEVO | 2026-10-22 | 48 | 6.5
24603 - FLORA PPTO C | 1202 | AUTO | Concreto | Muros ejes 4 - 5 / G - L y 5 - 7 /A - L , piso 10 , torre 2 | 2026-07-14 | 2026-08-11 | 2026-08-13 | 28 | 48.3 | 54.6 | 113 | MURO | 48 | MURO-48-28 | 2026-10-22 | NUEVO | 2026-10-22 | 48 | 6.3
24603 - FLORA PPTO C | 1202 | Autocompactado | Concreto | Muros ejes 4-5 / G-L y 5-7 / A-L, piso 10, torre 2 | 2026-07-14 | 2026-07-28 | 2026-07-29 | 14 | 48 | 49 | 102.1 | MURO | 48 | MURO-48-14 | 2026-10-22 | NUEVO | 2026-10-22 | 37.12 | 1
24603 - FLORA PPTO C | 1202 | Autocompactado | Concreto | Muros ejes 4-5 / G-L y 5-7 / A-L, piso 10, torre 2 | 2026-07-14 | 2026-07-21 | 2026-07-23 | 7 | 48 | 38.1 | 79.4 | MURO | 48 | MURO-48-7 | 2026-10-22 | NUEVO | 2026-10-22 | 31.68 | -9.9
24603 - FLORA PPTO C | 1203 | INDUS | Concreto | Placa ejes 9 - 12 / A - L , piso 11 , torre 2 | 2026-07-14 | 2026-08-11 | 2026-08-13 | 28 | 41.4 | 46.5 | 112.3 | PLACA | 48 | PLACA-48-28 | 2026-10-22 | NUEVO | 2026-10-22 | 48 | 5.1
24603 - FLORA PPTO C | 1203 | INDUS | Concreto | Placa ejes 9 - 12 / A - L , piso 11 , torre 2 | 2026-07-14 | 2026-08-11 | 2026-08-13 | 28 | 41.4 | 47.1 | 113.8 | PLACA | 48 | PLACA-48-28 | 2026-10-22 | NUEVO | 2026-10-22 | 48 | 5.7
24603 - FLORA PPTO C | 1203 | INDUS | Concreto | Placa ejes 9 - 12 / A - L , piso 11 , torre 2 | 2026-07-14 | 2026-08-11 | 2026-08-13 | 28 | 41.4 | 48.1 | 116.2 | PLACA | 48 | PLACA-48-28 | 2026-10-22 | NUEVO | 2026-10-22 | 48 | 6.7
24603 - FLORA PPTO C | 1203 | Industrializado | Concreto | Placa ejes 9-12 / A-L, piso 11, torre 2 | 2026-07-14 | 2026-07-28 | 2026-07-29 | 14 | 35 | 35.7 | 102 | PLACA | 41 | PLACA-41-14 | 2026-10-22 | NUEVO | 2026-10-22 | 31.71 | 0.7
24603 - FLORA PPTO C | 1203 | Industrializado | Concreto | Placa ejes 9-12 / A-L, piso 11, torre 2 | 2026-07-14 | 2026-07-21 | 2026-07-23 | 7 | 35 | 33.5 | 95.7 | PLACA | 41 | PLACA-41-7 | 2026-10-22 | NUEVO | 2026-10-22 | 27.06 | -1.5
24603 - FLORA PPTO C | 1204 | AUTO | Concreto | Columnas sótano salón comunal | 2026-07-15 | 2026-08-12 | 2026-08-13 | 28 | 34.5 | 43 | 124.6 | MURO | 41 | MURO-41-28 | 2026-10-22 | NUEVO | 2026-10-22 | 41 | 8.5
24603 - FLORA PPTO C | 1204 | AUTO | Concreto | Columnas sótano salón comunal | 2026-07-15 | 2026-08-12 | 2026-08-13 | 28 | 34.5 | 41.9 | 121.4 | MURO | 41 | MURO-41-28 | 2026-10-22 | NUEVO | 2026-10-22 | 41 | 7.4
24603 - FLORA PPTO C | 1204 | AUTO | Concreto | Columnas sótano salón comunal | 2026-07-15 | 2026-08-12 | 2026-08-13 | 28 | 34.5 | 42.5 | 123.2 | MURO | 41 | MURO-41-28 | 2026-10-22 | NUEVO | 2026-10-22 | 41 | 8
24603 - FLORA PPTO C | 1204 | Autocompactado | Concreto | Columnas sótano salón comunal | 2026-07-15 | 2026-07-29 | 2026-07-30 | 14 | 35 | 38.4 | 109.7 | MURO | 41 | MURO-41-14 | 2026-10-22 | NUEVO | 2026-10-22 | 31.71 | 3.4
24603 - FLORA PPTO C | 1204 | Autocompactado | Concreto | Columnas sótano salón comunal | 2026-07-15 | 2026-07-22 | 2026-07-23 | 7 | 35 | 34.5 | 98.6 | MURO | 41 | MURO-41-7 | 2026-10-22 | NUEVO | 2026-10-22 | 27.06 | -0.5
24603 - FLORA PPTO C | 1205 | AUTO | Concreto | Muros ejes 4 - 5 / A - F y 1 - 4 / A - L , piso 10 , torre 2 | 2026-07-15 | 2026-08-12 | 2026-08-13 | 28 | 48.3 | 55.2 | 114.3 | MURO | 48 | MURO-48-28 | 2026-10-22 | NUEVO | 2026-10-22 | 48 | 6.9
24603 - FLORA PPTO C | 1205 | AUTO | Concreto | Muros ejes 4 - 5 / A - F y 1 - 4 / A - L , piso 10 , torre 2 | 2026-07-15 | 2026-08-12 | 2026-08-13 | 28 | 48.3 | 53.9 | 111.6 | MURO | 48 | MURO-48-28 | 2026-10-22 | NUEVO | 2026-10-22 | 48 | 5.6
24603 - FLORA PPTO C | 1205 | AUTO | Concreto | Muros ejes 4 - 5 / A - F y 1 - 4 / A - L , piso 10 , torre 2 | 2026-07-15 | 2026-08-12 | 2026-08-13 | 28 | 48.3 | 54.7 | 113.3 | MURO | 48 | MURO-48-28 | 2026-10-22 | NUEVO | 2026-10-22 | 48 | 6.4
24603 - FLORA PPTO C | 1205 | Autocompactado | Concreto | Muros ejes 4-5 / A-F y 1-4 / A-L, piso 10, torre 2 | 2026-07-15 | 2026-07-29 | 2026-07-30 | 14 | 48 | 48.5 | 101 | MURO | 48 | MURO-48-14 | 2026-10-22 | NUEVO | 2026-10-22 | 37.12 | 0.5
24603 - FLORA PPTO C | 1205 | Autocompactado | Concreto | Muros ejes 4-5 / A-F y 1-4 / A-L, piso 10, torre 2 | 2026-07-15 | 2026-07-22 | 2026-07-23 | 7 | 48 | 37.1 | 77.3 | MURO | 48 | MURO-48-7 | 2026-10-22 | NUEVO | 2026-10-22 | 31.68 | -10.9
24603 - FLORA PPTO C | 1206 | INDUS | Concreto | Placa ejes 7 - 9 / A - L , piso 11 , torre 2 | 2026-07-15 | 2026-08-12 | 2026-08-13 | 28 | 41.4 | 48.6 | 117.4 | PLACA | 48 | PLACA-48-28 | 2026-10-22 | NUEVO | 2026-10-22 | 48 | 7.2
24603 - FLORA PPTO C | 1206 | INDUS | Concreto | Placa ejes 7 - 9 / A - L , piso 11 , torre 2 | 2026-07-15 | 2026-08-12 | 2026-08-13 | 28 | 41.4 | 49.4 | 119.3 | PLACA | 48 | PLACA-48-28 | 2026-10-22 | NUEVO | 2026-10-22 | 48 | 8
24603 - FLORA PPTO C | 1206 | INDUS | Concreto | Placa ejes 7 - 9 / A - L , piso 11 , torre 2 | 2026-07-15 | 2026-08-12 | 2026-08-13 | 28 | 41.4 | 48.2 | 116.4 | PLACA | 48 | PLACA-48-28 | 2026-10-22 | NUEVO | 2026-10-22 | 48 | 6.8
24603 - FLORA PPTO C | 1206 | Industrializado | Concreto | Placa ejes 7-9 / A-L, piso 11, torre 2 | 2026-07-15 | 2026-07-29 | 2026-07-30 | 14 | 35 | 35.5 | 101.4 | PLACA | 41 | PLACA-41-14 | 2026-10-22 | NUEVO | 2026-10-22 | 31.71 | 0.5
24603 - FLORA PPTO C | 1206 | Industrializado | Concreto | Placa ejes 7-9 / A-L, piso 11, torre 2 | 2026-07-15 | 2026-07-22 | 2026-07-23 | 7 | 35 | 30.1 | 86 | PLACA | 41 | PLACA-41-7 | 2026-10-22 | NUEVO | 2026-10-22 | 27.06 | -4.9
24603 - FLORA PPTO C | 1207 | PTICO | Concreto | Placa ejes 1 - 4 / G - J, semisótano plataforma 1 | 2026-07-16 | 2026-08-13 | 2026-08-14 | 28 | 20.7 | 25.1 | 121.3 | PLACA | 21 | PLACA-21-28 | 2026-10-22 | NUEVO | 2026-10-22 | 21 | 4.4
24603 - FLORA PPTO C | 1207 | PTICO | Concreto | Placa ejes 1 - 4 / G - J, semisótano plataforma 1 | 2026-07-16 | 2026-08-13 | 2026-08-14 | 28 | 20.7 | 24.4 | 117.9 | PLACA | 21 | PLACA-21-28 | 2026-10-22 | NUEVO | 2026-10-22 | 21 | 3.7
24603 - FLORA PPTO C | 1207 | PTICO | Concreto | Placa ejes 1 - 4 / G - J, semisótano plataforma 1 | 2026-07-16 | 2026-08-13 | 2026-08-14 | 28 | 20.7 | 24.6 | 118.8 | PLACA | 21 | PLACA-21-28 | 2026-10-22 | NUEVO | 2026-10-22 | 21 | 3.9
24603 - FLORA PPTO C | 1207 | Plástico | Concreto | Placa ejes 1-4 / G-J, semisótano plataforma 1 | 2026-07-16 | 2026-07-30 | 2026-07-31 | 14 | 21 | 20.2 | 96.2 | PLACA | 21 | PLACA-21-14 | 2026-10-22 | NUEVO | 2026-10-22 | 16.24 | -0.8
24603 - FLORA PPTO C | 1207 | Plástico | Concreto | Placa ejes 1-4 / G-J, semisótano plataforma 1 | 2026-07-16 | 2026-07-23 | 2026-07-24 | 7 | 21 | 17.4 | 82.9 | PLACA | 21 | PLACA-21-7 | 2026-10-22 | NUEVO | 2026-10-22 | 13.86 | -3.6
24603 - FLORA PPTO C | 1208 | PTICO | Concreto | Placa ejes 1 - 4 / G - J, semisótano plataforma 1 | 2026-07-16 | 2026-08-13 | 2026-08-14 | 28 | 20.7 | 26.6 | 128.5 | PLACA | 21 | PLACA-21-28 | 2026-10-22 | NUEVO | 2026-10-22 | 21 | 5.9
24603 - FLORA PPTO C | 1208 | PTICO | Concreto | Placa ejes 1 - 4 / G - J, semisótano plataforma 1 | 2026-07-16 | 2026-08-13 | 2026-08-14 | 28 | 20.7 | 26.8 | 129.5 | PLACA | 21 | PLACA-21-28 | 2026-10-22 | NUEVO | 2026-10-22 | 21 | 6.1
24603 - FLORA PPTO C | 1208 | PTICO | Concreto | Placa ejes 1 - 4 / G - J, semisótano plataforma 1 | 2026-07-16 | 2026-08-13 | 2026-08-14 | 28 | 20.7 | 26 | 125.6 | PLACA | 21 | PLACA-21-28 | 2026-10-22 | NUEVO | 2026-10-22 | 21 | 5.3
24603 - FLORA PPTO C | 1208 | Plástico | Concreto | Placa ejes 1-4 / G-J, semisótano plataforma 1 | 2026-07-16 | 2026-07-30 | 2026-07-31 | 14 | 21 | 21.3 | 101.4 | PLACA | 21 | PLACA-21-14 | 2026-10-22 | NUEVO | 2026-10-22 | 16.24 | 0.3
24603 - FLORA PPTO C | 1208 | Plástico | Concreto | Placa ejes 1-4 / G-J, semisótano plataforma 1 | 2026-07-16 | 2026-07-23 | 2026-07-24 | 7 | 21 | 17.1 | 81.4 | PLACA | 21 | PLACA-21-7 | 2026-10-22 | NUEVO | 2026-10-22 | 13.86 | -3.9
24603 - FLORA PPTO C | 1209 | INDUS | Concreto | Placa ejes 4 - 7 / A - L, piso 11 torre 2 | 2026-07-16 | 2026-08-13 | 2026-08-14 | 28 | 34.5 | 41.4 | 120 | PLACA | 41 | PLACA-41-28 | 2026-10-22 | NUEVO | 2026-10-22 | 41 | 6.9
24603 - FLORA PPTO C | 1209 | INDUS | Concreto | Placa ejes 4 - 7 / A - L, piso 11 torre 2 | 2026-07-16 | 2026-08-13 | 2026-08-14 | 28 | 34.5 | 40.4 | 117.1 | PLACA | 41 | PLACA-41-28 | 2026-10-22 | NUEVO | 2026-10-22 | 41 | 5.9
24603 - FLORA PPTO C | 1209 | INDUS | Concreto | Placa ejes 4 - 7 / A - L, piso 11 torre 2 | 2026-07-16 | 2026-08-13 | 2026-08-14 | 28 | 34.5 | 41 | 118.8 | PLACA | 41 | PLACA-41-28 | 2026-10-22 | NUEVO | 2026-10-22 | 41 | 6.5
24603 - FLORA PPTO C | 1209 | Industrializado | Concreto | Placa ejes 4-7 / A-L, piso 11, T2 | 2026-07-16 | 2026-07-30 | 2026-07-31 | 14 | 35 | 35.3 | 100.9 | PLACA | 41 | PLACA-41-14 | 2026-10-22 | NUEVO | 2026-10-22 | 31.71 | 0.3
24603 - FLORA PPTO C | 1209 | Industrializado | Concreto | Placa ejes 4-7 / A-L, piso 11, T2 | 2026-07-16 | 2026-07-23 | 2026-07-24 | 7 | 35 | 32.1 | 91.7 | PLACA | 41 | PLACA-41-7 | 2026-10-22 | NUEVO | 2026-10-22 | 27.06 | -2.9
24603 - FLORA PPTO C | 1210 | AUTO | Concreto | Muros ejes 12 - 15 / A - L y 11 - 12 / G - L piso 11 torre 2 | 2026-07-16 | 2026-08-13 | 2026-08-14 | 28 | 48.3 | 54.4 | 112.6 | MURO | 48 | MURO-48-28 | 2026-10-22 | NUEVO | 2026-10-22 | 48 | 6.1
24603 - FLORA PPTO C | 1210 | AUTO | Concreto | Muros ejes 12 - 15 / A - L y 11 - 12 / G - L piso 11 torre 2 | 2026-07-16 | 2026-08-13 | 2026-08-14 | 28 | 48.3 | 55.2 | 114.3 | MURO | 48 | MURO-48-28 | 2026-10-22 | NUEVO | 2026-10-22 | 48 | 6.9
24603 - FLORA PPTO C | 1210 | AUTO | Concreto | Muros ejes 12 - 15 / A - L y 11 - 12 / G - L piso 11 torre 2 | 2026-07-16 | 2026-08-13 | 2026-08-14 | 28 | 48.3 | 53.9 | 111.6 | MURO | 48 | MURO-48-28 | 2026-10-22 | NUEVO | 2026-10-22 | 48 | 5.6
24603 - FLORA PPTO C | 1210 | Autocompactado | Concreto | Muros ejes 12-15 / A-L y 11-12 / G-L, piso 11, torre 2 | 2026-07-16 | 2026-07-30 | 2026-07-31 | 14 | 48 | 49.5 | 103.1 | MURO | 48 | MURO-48-14 | 2026-10-22 | NUEVO | 2026-10-22 | 37.12 | 1.5
24603 - FLORA PPTO C | 1210 | Autocompactado | Concreto | Muros ejes 12-15 / A-L y 11-12 / G-L, piso 11, torre 2 | 2026-07-16 | 2026-07-23 | 2026-07-24 | 7 | 48 | 37 | 77.1 | MURO | 48 | MURO-48-7 | 2026-10-22 | NUEVO | 2026-10-22 | 31.68 | -11
24603 - FLORA PPTO C | 1211 | Autocompactante | Concreto | Columnas sótano salón comunal | 2026-07-17 | 2026-08-14 | 2026-08-18 | 28 | 34.5 | 44 | 127.5 | MURO | 41 | MURO-41-28 | 2026-10-22 | NUEVO | 2026-10-22 | 41 | 9.5
24603 - FLORA PPTO C | 1211 | Autocompactante | Concreto | Columnas sótano salón comunal | 2026-07-17 | 2026-08-14 | 2026-08-18 | 28 | 34.5 | 42.8 | 124.1 | MURO | 41 | MURO-41-28 | 2026-10-22 | NUEVO | 2026-10-22 | 41 | 8.3
24603 - FLORA PPTO C | 1211 | Autocompactante | Concreto | Columnas sótano salón comunal | 2026-07-17 | 2026-08-14 | 2026-08-18 | 28 | 34.5 | 43.4 | 125.8 | MURO | 41 | MURO-41-28 | 2026-10-22 | NUEVO | 2026-10-22 | 41 | 8.9
24603 - FLORA PPTO C | 1211 | Autocompactado | Concreto | Columnas sótano salón comunal | 2026-07-17 | 2026-07-31 | 2026-08-03 | 14 | 35 | 35.3 | 100.9 | MURO | 41 | MURO-41-14 | 2026-10-22 | NUEVO | 2026-10-22 | 31.71 | 0.3
24603 - FLORA PPTO C | 1211 | Autocompactado | Concreto | Columnas sótano salón comunal | 2026-07-17 | 2026-07-24 | 2026-07-27 | 7 | 35 | 31.3 | 89.4 | MURO | 41 | MURO-41-7 | 2026-10-22 | NUEVO | 2026-10-22 | 27.06 | -3.7
24603 - FLORA PPTO C | 1212 | Industrializado | Concreto | Placa ejes 1 - 4 / A - L, Piso 11 Torre 2 | 2026-07-17 | 2026-08-14 | 2026-08-18 | 28 | 34.5 | 45.4 | 131.6 | PLACA | 41 | PLACA-41-28 | 2026-10-22 | NUEVO | 2026-10-22 | 41 | 10.9
24603 - FLORA PPTO C | 1212 | Industrializado | Concreto | Placa ejes 1 - 4 / A - L, Piso 11 Torre 2 | 2026-07-17 | 2026-08-14 | 2026-08-18 | 28 | 34.5 | 46 | 133.3 | PLACA | 41 | PLACA-41-28 | 2026-10-22 | NUEVO | 2026-10-22 | 41 | 11.5
24603 - FLORA PPTO C | 1212 | Industrializado | Concreto | Placa ejes 1 - 4 / A - L, Piso 11 Torre 2 | 2026-07-17 | 2026-08-14 | 2026-08-18 | 28 | 34.5 | 44.9 | 130.1 | PLACA | 41 | PLACA-41-28 | 2026-10-22 | NUEVO | 2026-10-22 | 41 | 10.4
24603 - FLORA PPTO C | 1212 | Industrializado | Concreto | Placa ejes 1-4 / A-L, piso 11, torre 2 | 2026-07-17 | 2026-07-31 | 2026-08-03 | 14 | 35 | 39.9 | 114 | PLACA | 41 | PLACA-41-14 | 2026-10-22 | NUEVO | 2026-10-22 | 31.71 | 4.9
24603 - FLORA PPTO C | 1212 | Industrializado | Concreto | Placa ejes 1-4 / A-L, piso 11, torre 2 | 2026-07-17 | 2026-07-24 | 2026-07-27 | 7 | 35 | 30.8 | 88 | PLACA | 41 | PLACA-41-7 | 2026-10-22 | NUEVO | 2026-10-22 | 27.06 | -4.2
24603 - FLORA PPTO C | 1213 | Autocompactante | Concreto | Muros ejes 9 - 11 / A - L y 11 - 12 / A - F, Piso 11, Torre 2 | 2026-07-17 | 2026-08-14 | 2026-08-18 | 28 | 48.3 | 58 | 120.1 | MURO | 48 | MURO-48-28 | 2026-10-22 | NUEVO | 2026-10-22 | 48 | 9.7
24603 - FLORA PPTO C | 1213 | Autocompactante | Concreto | Muros ejes 9 - 11 / A - L y 11 - 12 / A - F, Piso 11, Torre 2 | 2026-07-17 | 2026-08-14 | 2026-08-18 | 28 | 48.3 | 56.5 | 117 | MURO | 48 | MURO-48-28 | 2026-10-22 | NUEVO | 2026-10-22 | 48 | 8.2
24603 - FLORA PPTO C | 1213 | Autocompactante | Concreto | Muros ejes 9 - 11 / A - L y 11 - 12 / A - F, Piso 11, Torre 2 | 2026-07-17 | 2026-08-14 | 2026-08-18 | 28 | 48.3 | 57.4 | 118.8 | MURO | 48 | MURO-48-28 | 2026-10-22 | NUEVO | 2026-10-22 | 48 | 9.1
24603 - FLORA PPTO C | 1213 | Autocompactado | Concreto | Muros ejes 9-11 / A-L y 11-12 / A-F, piso 11, torre 2 | 2026-07-17 | 2026-07-31 | 2026-08-03 | 14 | 48 | 48.5 | 101 | MURO | 48 | MURO-48-14 | 2026-10-22 | NUEVO | 2026-10-22 | 37.12 | 0.5
24603 - FLORA PPTO C | 1213 | Autocompactado | Concreto | Muros ejes 9-11 / A-L y 11-12 / A-F, piso 11, torre 2 | 2026-07-17 | 2026-07-24 | 2026-07-27 | 7 | 48 | 39.8 | 82.9 | MURO | 48 | MURO-48-7 | 2026-10-22 | NUEVO | 2026-10-22 | 31.68 | -8.2
24603 - FLORA PPTO C | 1214 | Auto | Concreto | Columnas ejes 2 - 3 / H - J semisótano plataforma 1 | 2026-07-18 | 2026-08-15 | 2026-08-18 | 28 | 20.7 | 27.8 | 134.3 | MURO | 21 | MURO-21-28 | 2026-10-22 | NUEVO | 2026-10-22 | 21 | 7.1
24603 - FLORA PPTO C | 1214 | Auto | Concreto | Columnas ejes 2 - 3 / H - J semisótano plataforma 1 | 2026-07-18 | 2026-08-15 | 2026-08-18 | 28 | 20.7 | 28.1 | 135.7 | MURO | 21 | MURO-21-28 | 2026-10-22 | NUEVO | 2026-10-22 | 21 | 7.4
24603 - FLORA PPTO C | 1214 | Auto | Concreto | Columnas ejes 2 - 3 / H - J semisótano plataforma 1 | 2026-07-18 | 2026-08-15 | 2026-08-18 | 28 | 20.7 | 28.5 | 137.7 | MURO | 21 | MURO-21-28 | 2026-10-22 | NUEVO | 2026-10-22 | 21 | 7.8
24603 - FLORA PPTO C | 1214 | Autocompactado | Concreto | Columnas ejes 2-3 / H-I, semisótano plataforma 1 | 2026-07-18 | 2026-08-01 | 2026-08-04 | 14 | 21 | 24.4 | 116.2 | MURO | 21 | MURO-21-14 | 2026-10-22 | NUEVO | 2026-10-22 | 16.24 | 3.4
24603 - FLORA PPTO C | 1214 | Autocompactado | Concreto | Columnas ejes 2-3 / H-I, semisótano plataforma 1 | 2026-07-18 | 2026-07-25 | 2026-08-04 | 7 | 21 | 22.3 | 106.2 | MURO | 21 | MURO-21-7 | 2026-10-22 | NUEVO | 2026-10-22 | 13.86 | 1.3
24603 - FLORA PPTO C | 1215 | Auto | Concreto | Muros ejes 7 - 9 / A - L piso 11 T2 | 2026-07-18 | 2026-08-15 | 2026-08-18 | 28 | 48.3 | 55 | 113.9 | MURO | 48 | MURO-48-28 | 2026-10-22 | NUEVO | 2026-10-22 | 48 | 6.7
24603 - FLORA PPTO C | 1215 | Auto | Concreto | Muros ejes 7 - 9 / A - L piso 11 T2 | 2026-07-18 | 2026-08-15 | 2026-08-18 | 28 | 48.3 | 53.6 | 111 | MURO | 48 | MURO-48-28 | 2026-10-22 | NUEVO | 2026-10-22 | 48 | 5.3
24603 - FLORA PPTO C | 1215 | Auto | Concreto | Muros ejes 7 - 9 / A - L piso 11 T2 | 2026-07-18 | 2026-08-15 | 2026-08-18 | 28 | 48.3 | 54.4 | 112.6 | MURO | 48 | MURO-48-28 | 2026-10-22 | NUEVO | 2026-10-22 | 48 | 6.1
24603 - FLORA PPTO C | 1215 | Autocompactado | Concreto | Muros ejes 7-9 / A-L, piso 11, torre 2 | 2026-07-18 | 2026-08-01 | 2026-08-04 | 14 | 48 | 49.1 | 102.3 | MURO | 48 | MURO-48-14 | 2026-10-22 | NUEVO | 2026-10-22 | 37.12 | 1.1
24603 - FLORA PPTO C | 1215 | Autocompactado | Concreto | Muros ejes 7-9 / A-L, piso 11, torre 2 | 2026-07-18 | 2026-07-25 | 2026-08-04 | 7 | 48 | 36.8 | 76.7 | MURO | 48 | MURO-48-7 | 2026-10-22 | NUEVO | 2026-10-22 | 31.68 | -11.2
24603 - FLORA PPTO C | 1216 | Indus | Concreto | Placa ejes 12 - 15 / A - L piso 12 T2 | 2026-07-18 | 2026-08-15 | 2026-08-18 | 28 | 34.5 | 38.7 | 112.2 | PLACA | 41 | PLACA-41-28 | 2026-10-22 | NUEVO | 2026-10-22 | 41 | 4.2
24603 - FLORA PPTO C | 1216 | Indus | Concreto | Placa ejes 12 - 15 / A - L piso 12 T2 | 2026-07-18 | 2026-08-15 | 2026-08-18 | 28 | 34.5 | 39.4 | 114.2 | PLACA | 41 | PLACA-41-28 | 2026-10-22 | NUEVO | 2026-10-22 | 41 | 4.9
24603 - FLORA PPTO C | 1216 | Indus | Concreto | Placa ejes 12 - 15 / A - L piso 12 T2 | 2026-07-18 | 2026-08-15 | 2026-08-18 | 28 | 34.5 | 38.1 | 110.4 | PLACA | 41 | PLACA-41-28 | 2026-10-22 | NUEVO | 2026-10-22 | 41 | 3.6
24603 - FLORA PPTO C | 1216 | Industrializado | Concreto | Placa ejes 12-15 / A-L, piso 12, torre 2 | 2026-07-18 | 2026-08-01 | 2026-08-04 | 14 | 35 | 33.4 | 95.4 | PLACA | 41 | PLACA-41-14 | 2026-10-22 | NUEVO | 2026-10-22 | 31.71 | -1.6
24603 - FLORA PPTO C | 1216 | Industrializado | Concreto | Placa ejes 12-15 / A-L, piso 12, torre 2 | 2026-07-18 | 2026-07-25 | 2026-08-04 | 7 | 35 | 29.9 | 85.4 | PLACA | 41 | PLACA-41-7 | 2026-10-22 | NUEVO | 2026-10-22 | 27.06 | -5.1
24603 - FLORA PPTO C | 1217 | Auto | Concreto | Muros ascensores salon comunal | 2026-07-21 | 2026-08-18 | 2026-08-19 | 28 | 34.5 | 42.7 | 123.8 | MURO | 41 | MURO-41-28 | 2026-10-22 | NUEVO | 2026-10-22 | 41 | 8.2
24603 - FLORA PPTO C | 1217 | Auto | Concreto | Muros ascensores salon comunal | 2026-07-21 | 2026-08-18 | 2026-08-19 | 28 | 34.5 | 40.4 | 117.1 | MURO | 41 | MURO-41-28 | 2026-10-22 | NUEVO | 2026-10-22 | 41 | 5.9
24603 - FLORA PPTO C | 1217 | Auto | Concreto | Muros ascensores salon comunal | 2026-07-21 | 2026-08-18 | 2026-08-19 | 28 | 34.5 | 42 | 121.7 | MURO | 41 | MURO-41-28 | 2026-10-22 | NUEVO | 2026-10-22 | 41 | 7.5
24603 - FLORA PPTO C | 1217 | Autocompactado | Concreto | Muros ascensor salón comunal | 2026-07-21 | 2026-08-04 | 2026-08-04 | 14 | 35 | 33.3 | 95.1 | MURO | 41 | MURO-41-14 | 2026-10-22 | NUEVO | 2026-10-22 | 31.71 | -1.7
24603 - FLORA PPTO C | 1217 | Autocompactado | Concreto | Muros ascensor salón comunal | 2026-07-21 | 2026-07-28 | 2026-07-29 | 7 | 35 | 26.5 | 75.7 | MURO | 41 | MURO-41-7 | 2026-10-22 | NUEVO | 2026-10-22 | 27.06 | -8.5
24603 - FLORA PPTO C | 1218 | Indus | Concreto | Placa ejes 1 - 4 A - L piso 4 torre 1 | 2026-07-21 | 2026-08-18 | 2026-08-19 | 28 | 41.4 | 51.2 | 123.7 | PLACA | 48 | PLACA-48-28 | 2026-10-22 | NUEVO | 2026-10-22 | 48 | 9.8
24603 - FLORA PPTO C | 1218 | Indus | Concreto | Placa ejes 1 - 4 A - L piso 4 torre 1 | 2026-07-21 | 2026-08-18 | 2026-08-19 | 28 | 41.4 | 51 | 123.2 | PLACA | 48 | PLACA-48-28 | 2026-10-22 | NUEVO | 2026-10-22 | 48 | 9.6
24603 - FLORA PPTO C | 1218 | Indus | Concreto | Placa ejes 1 - 4 A - L piso 4 torre 1 | 2026-07-21 | 2026-08-18 | 2026-08-19 | 28 | 41.4 | 49.6 | 119.8 | PLACA | 48 | PLACA-48-28 | 2026-10-22 | NUEVO | 2026-10-22 | 48 | 8.2
24603 - FLORA PPTO C | 1218 | Industrializado | Concreto | Placa ejes 1-4 / A-L, piso 4, T2 | 2026-07-21 | 2026-08-04 | 2026-08-04 | 14 | 42 | 40.4 | 96.2 | PLACA | 48 | PLACA-48-14 | 2026-10-22 | NUEVO | 2026-10-22 | 37.12 | -1.6
24603 - FLORA PPTO C | 1218 | Industrializado | Concreto | Placa ejes 1-4 / A-L, piso 4, T2 | 2026-07-21 | 2026-07-28 | 2026-07-29 | 7 | 42 | 36.8 | 87.6 | PLACA | 48 | PLACA-48-7 | 2026-10-22 | NUEVO | 2026-10-22 | 31.68 | -5.2
24603 - FLORA PPTO C | 1219 | Auto | Concreto | Muros ejes 4 - 5 / G - L y 5 - 7 / A - L , piso 11 , torre 2 | 2026-07-21 | 2026-08-18 | 2026-08-19 | 28 | 48.3 | 57.5 | 119 | MURO | 48 | MURO-48-28 | 2026-10-22 | NUEVO | 2026-10-22 | 48 | 9.2
24603 - FLORA PPTO C | 1219 | Auto | Concreto | Muros ejes 4 - 5 / G - L y 5 - 7 / A - L , piso 11 , torre 2 | 2026-07-21 | 2026-08-18 | 2026-08-19 | 28 | 48.3 | 56.1 | 116.1 | MURO | 48 | MURO-48-28 | 2026-10-22 | NUEVO | 2026-10-22 | 48 | 7.8
24603 - FLORA PPTO C | 1219 | Auto | Concreto | Muros ejes 4 - 5 / G - L y 5 - 7 / A - L , piso 11 , torre 2 | 2026-07-21 | 2026-08-18 | 2026-08-19 | 28 | 48.3 | 57 | 118 | MURO | 48 | MURO-48-28 | 2026-10-22 | NUEVO | 2026-10-22 | 48 | 8.7
24603 - FLORA PPTO C | 1219 | Autocompactado | Concreto | Muros ejes 4-5 / G-L y 5-7 / A-L, piso 11, torre 2 | 2026-07-21 | 2026-08-04 | 2026-08-04 | 14 | 48 | 47.8 | 99.6 | MURO | 48 | MURO-48-14 | 2026-10-22 | NUEVO | 2026-10-22 | 37.12 | -0.2
24603 - FLORA PPTO C | 1219 | Autocompactado | Concreto | Muros ejes 4-5 / G-L y 5-7 / A-L, piso 11, torre 2 | 2026-07-21 | 2026-07-28 | 2026-07-29 | 7 | 48 | 33.1 | 69 | MURO | 48 | MURO-48-7 | 2026-10-22 | NUEVO | 2026-10-22 | 31.68 | -14.9
24603 - FLORA PPTO C | 1220 | Indus | Concreto | Placa ejes 9 - 1 2 / A - L , piso 12 T2 | 2026-07-21 | 2026-08-18 | 2026-08-19 | 28 | 34.5 | 39.3 | 113.9 | PLACA | 41 | PLACA-41-28 | 2026-10-22 | NUEVO | 2026-10-22 | 41 | 4.8
24603 - FLORA PPTO C | 1220 | Indus | Concreto | Placa ejes 9 - 1 2 / A - L , piso 12 T2 | 2026-07-21 | 2026-08-18 | 2026-08-19 | 28 | 34.5 | 37.7 | 109.3 | PLACA | 41 | PLACA-41-28 | 2026-10-22 | NUEVO | 2026-10-22 | 41 | 3.2
24603 - FLORA PPTO C | 1220 | Indus | Concreto | Placa ejes 9 - 1 2 / A - L , piso 12 T2 | 2026-07-21 | 2026-08-18 | 2026-08-19 | 28 | 34.5 | 38.3 | 111 | PLACA | 41 | PLACA-41-28 | 2026-10-22 | NUEVO | 2026-10-22 | 41 | 3.8
24603 - FLORA PPTO C | 1220 | Industrializado | Concreto | Placa ejes 9-12 / A-L, piso 12, torre 2 | 2026-07-21 | 2026-08-04 | 2026-08-04 | 14 | 35 | 28.7 | 82 | PLACA | 41 | PLACA-41-14 | 2026-10-22 | NUEVO | 2026-10-22 | 31.71 | -6.3
24603 - FLORA PPTO C | 1220 | Industrializado | Concreto | Placa ejes 9-12 / A-L, piso 12, torre 2 | 2026-07-21 | 2026-07-28 | 2026-07-29 | 7 | 35 | 26.5 | 75.7 | PLACA | 41 | PLACA-41-7 | 2026-10-22 | NUEVO | 2026-10-22 | 27.06 | -8.5
24603 - FLORA PPTO C | 1221 | Indus | Concreto | Escaleras 2 piso 6 al 7 torre 2 | 2026-07-22 | 2026-08-19 | 2026-08-21 | 28 | 41.4 | 51.5 | 124.4 | AUTOCOMPAC | 48 | AUTOCOMPAC-48-28 | 2026-10-22 | NUEVO | 2026-10-22 | 48 | 10.1
24603 - FLORA PPTO C | 1221 | Indus | Concreto | Escaleras 2 piso 6 al 7 torre 2 | 2026-07-22 | 2026-08-19 | 2026-08-21 | 28 | 41.4 | 50.2 | 121.3 | AUTOCOMPAC | 48 | AUTOCOMPAC-48-28 | 2026-10-22 | NUEVO | 2026-10-22 | 48 | 8.8
24603 - FLORA PPTO C | 1221 | Indus | Concreto | Escaleras 2 piso 6 al 7 torre 2 | 2026-07-22 | 2026-08-19 | 2026-08-21 | 28 | 41.4 | 48.5 | 117.1 | AUTOCOMPAC | 48 | AUTOCOMPAC-48-28 | 2026-10-22 | NUEVO | 2026-10-22 | 48 | 7.1
24603 - FLORA PPTO C | 1221 | Industrializado | Concreto | Escaleras 2, piso 6 al 7, torre 2 | 2026-07-22 | 2026-08-05 | 2026-08-06 | 14 | 42 | 42.5 | 101.2 | AUTOCOMPAC | 48 | AUTOCOMPAC-48-14 | 2026-10-22 | NUEVO | 2026-10-22 | 37.12 | 0.5
24603 - FLORA PPTO C | 1221 | Industrializado | Concreto | Escaleras 2, piso 6 al 7, torre 2 | 2026-07-22 | 2026-07-29 | 2026-07-30 | 7 | 42 | 35 | 83.3 | AUTOCOMPAC | 48 | AUTOCOMPAC-48-7 | 2026-10-22 | NUEVO | 2026-10-22 | 31.68 | -7
24603 - FLORA PPTO C | 1222 | Indus | Concreto | Placa ejes 7 - 9 / A - L piso 12 T2 | 2026-07-22 | 2026-08-19 | 2026-08-21 | 28 | 34.5 | 37.7 | 109.3 | PLACA | 41 | PLACA-41-28 | 2026-10-22 | NUEVO | 2026-10-22 | 41 | 3.2
24603 - FLORA PPTO C | 1222 | Indus | Concreto | Placa ejes 7 - 9 / A - L piso 12 T2 | 2026-07-22 | 2026-08-19 | 2026-08-21 | 28 | 34.5 | 35.6 | 103.2 | PLACA | 41 | PLACA-41-28 | 2026-10-22 | NUEVO | 2026-10-22 | 41 | 1.1
24603 - FLORA PPTO C | 1222 | Indus | Concreto | Placa ejes 7 - 9 / A - L piso 12 T2 | 2026-07-22 | 2026-08-19 | 2026-08-21 | 28 | 34.5 | 36.5 | 105.8 | PLACA | 41 | PLACA-41-28 | 2026-10-22 | NUEVO | 2026-10-22 | 41 | 2
24603 - FLORA PPTO C | 1222 | Industrializado | Concreto | Placa ejes 7-9 / A-L, piso 12, T2 | 2026-07-22 | 2026-08-05 | 2026-08-06 | 14 | 35 | 30.6 | 87.4 | PLACA | 41 | PLACA-41-14 | 2026-10-22 | NUEVO | 2026-10-22 | 31.71 | -4.4
24603 - FLORA PPTO C | 1222 | Industrializado | Concreto | Placa ejes 7-9 / A-L, piso 12, T2 | 2026-07-22 | 2026-07-29 | 2026-07-30 | 7 | 35 | 28.7 | 82 | PLACA | 41 | PLACA-41-7 | 2026-10-22 | NUEVO | 2026-10-22 | 27.06 | -6.3
24603 - FLORA PPTO C | 1223 | Auto | Concreto | Muros ejes 4 - 5 / A - F y 1 - 4 / A - L piso 11 torre 2 | 2026-07-22 | 2026-08-19 | 2026-08-21 | 28 | 48.3 | 53.6 | 111 | MURO | 48 | MURO-48-28 | 2026-10-22 | NUEVO | 2026-10-22 | 48 | 5.3
24603 - FLORA PPTO C | 1223 | Auto | Concreto | Muros ejes 4 - 5 / A - F y 1 - 4 / A - L piso 11 torre 2 | 2026-07-22 | 2026-08-19 | 2026-08-21 | 28 | 48.3 | 55.5 | 114.9 | MURO | 48 | MURO-48-28 | 2026-10-22 | NUEVO | 2026-10-22 | 48 | 7.2
24603 - FLORA PPTO C | 1223 | Auto | Concreto | Muros ejes 4 - 5 / A - F y 1 - 4 / A - L piso 11 torre 2 | 2026-07-22 | 2026-08-19 | 2026-08-21 | 28 | 48.3 | 53.7 | 111.2 | MURO | 48 | MURO-48-28 | 2026-10-22 | NUEVO | 2026-10-22 | 48 | 5.4
24603 - FLORA PPTO C | 1223 | Autocompactado | Concreto | Muros ejes 4-5 / A-F y 1-4 / A-L, piso 11, torre 2 | 2026-07-22 | 2026-08-05 | 2026-08-06 | 14 | 48 | 49 | 102.1 | MURO | 48 | MURO-48-14 | 2026-10-22 | NUEVO | 2026-10-22 | 37.12 | 1
24603 - FLORA PPTO C | 1223 | Autocompactado | Concreto | Muros ejes 4-5 / A-F y 1-4 / A-L, piso 11, torre 2 | 2026-07-22 | 2026-07-29 | 2026-07-30 | 7 | 48 | 38.6 | 80.4 | MURO | 48 | MURO-48-7 | 2026-10-22 | NUEVO | 2026-10-22 | 31.68 | -9.4
24603 - FLORA PPTO C | 1224 | Autocompactado | Concreto | Subestación plataforma 1 | 2026-07-24 | 2026-08-07 | 2026-08-11 | 14 | 21 | 21.1 | 100.5 | AUTOCOMPAC | 21 | AUTOCOMPAC-21-14 | 2026-10-22 | NUEVO | 2026-10-22 |  | 0.1
24603 - FLORA PPTO C | 1224 | Autocompactado | Concreto | Subestación plataforma 1 | 2026-07-24 | 2026-07-31 | 2026-08-03 | 7 | 21 | 16.8 | 80 | AUTOCOMPAC | 21 | AUTOCOMPAC-21-7 | 2026-10-22 | NUEVO | 2026-10-22 |  | -4.2
24603 - FLORA PPTO C | 1225 | Autocompactado | Concreto | Muros ejes 9-11 / A-L y 11-12 / A-F, piso 3, torre 1 | 2026-07-24 | 2026-08-07 | 2026-08-11 | 14 | 48 | 48.5 | 101 | MURO | 48 | MURO-48-14 | 2026-10-22 | NUEVO | 2026-10-22 | 37.12 | 0.5
24603 - FLORA PPTO C | 1225 | Autocompactado | Concreto | Muros ejes 9-11 / A-L y 11-12 / A-F, piso 3, torre 1 | 2026-07-24 | 2026-07-31 | 2026-08-03 | 7 | 48 | 34.3 | 71.5 | MURO | 48 | MURO-48-7 | 2026-10-22 | NUEVO | 2026-10-22 | 31.68 | -13.7
24603 - FLORA PPTO C | 1226 | Industrializado | Concreto | Placa ejes 4-7 / A-L, piso 12, T2 | 2026-07-24 | 2026-08-07 | 2026-08-11 | 14 | 35 | 39.6 | 113.1 | PLACA | 41 | PLACA-41-14 | 2026-10-22 | NUEVO | 2026-10-22 | 31.71 | 4.6
24603 - FLORA PPTO C | 1226 | Industrializado | Concreto | Placa ejes 4-7 / A-L, piso 12, T2 | 2026-07-24 | 2026-07-31 | 2026-08-03 | 7 | 35 | 33.3 | 95.1 | PLACA | 41 | PLACA-41-7 | 2026-10-22 | NUEVO | 2026-10-22 | 27.06 | -1.7
24603 - FLORA PPTO C | 1227 | Industrializado | Concreto | Placa ejes 4-8 / F-L, piso 4, T1 | 2026-07-24 | 2026-08-07 | 2026-08-11 | 14 | 42 | 42.7 | 101.7 | PLACA | 48 | PLACA-48-14 | 2026-10-22 | NUEVO | 2026-10-22 | 37.12 | 0.7
24603 - FLORA PPTO C | 1227 | Industrializado | Concreto | Placa ejes 4-8 / F-L, piso 4, T1 | 2026-07-24 | 2026-07-31 | 2026-08-03 | 7 | 42 | 34.7 | 82.6 | PLACA | 48 | PLACA-48-7 | 2026-10-22 | NUEVO | 2026-10-22 | 31.68 | -7.3
24603 - FLORA PPTO C | 1228 | Autocompactado | Concreto | Muros ejes 12-15 / A-L y 11-12, piso 12, torre 2 | 2026-07-25 | 2026-08-08 | 2026-08-11 | 14 | 48 | 49 | 102.1 | MURO | 48 | MURO-48-14 | 2026-10-22 | NUEVO | 2026-10-22 | 37.12 | 1
24603 - FLORA PPTO C | 1228 | Autocompactado | Concreto | Muros ejes 12-15 / A-L y 11-12, piso 12, torre 2 | 2026-07-25 | 2026-08-01 | 2026-08-04 | 7 | 48 | 33.8 | 70.4 | MURO | 48 | MURO-48-7 | 2026-10-22 | NUEVO | 2026-10-22 | 31.68 | -14.2
24603 - FLORA PPTO C | 1229 | AUTO | Concreto | Semisótano ejes 3 - 4 / E - G , salón comunal | 2026-07-27 | 2026-08-24 | 2026-08-25 | 28 | 34.5 | 38.4 | 111.3 | OTRO | 41 | OTRO-41-28 | 2026-10-22 | NUEVO | 2026-10-22 |  | 3.9
24603 - FLORA PPTO C | 1229 | AUTO | Concreto | Semisótano ejes 3 - 4 / E - G , salón comunal | 2026-07-27 | 2026-08-24 | 2026-08-25 | 28 | 34.5 | 38.9 | 112.8 | OTRO | 41 | OTRO-41-28 | 2026-10-22 | NUEVO | 2026-10-22 |  | 4.4
24603 - FLORA PPTO C | 1229 | AUTO | Concreto | Semisótano ejes 3 - 4 / E - G , salón comunal | 2026-07-27 | 2026-08-24 | 2026-08-25 | 28 | 34.5 | 38.7 | 112.2 | OTRO | 41 | OTRO-41-28 | 2026-10-22 | NUEVO | 2026-10-22 |  | 4.2
24603 - FLORA PPTO C | 1229 | Autocompactado | Concreto | Semisótano ejes 3-4 / E-G, salón comunal | 2026-07-27 | 2026-08-10 | 2026-08-11 | 14 | 35 | 35.3 | 100.9 | OTRO | 41 | OTRO-41-14 | 2026-10-22 | NUEVO | 2026-10-22 |  | 0.3
24603 - FLORA PPTO C | 1229 | Autocompactado | Concreto | Semisótano ejes 3-4 / E-G, salón comunal | 2026-07-27 | 2026-08-03 | 2026-08-04 | 7 | 35 | 29.1 | 83.1 | OTRO | 41 | OTRO-41-7 | 2026-10-22 | NUEVO | 2026-10-22 |  | -5.9
24603 - FLORA PPTO C | 1230 | PTICO | Concreto | Placa semisótano ejes 3 - 4 / E - G , salón comunal | 2026-07-27 | 2026-08-24 | 2026-08-25 | 28 | 27.6 | 29.7 | 107.6 | PLACA | 28 | PLACA-28-28 | 2026-10-22 | NUEVO | 2026-10-22 | 28 | 2.1
24603 - FLORA PPTO C | 1230 | PTICO | Concreto | Placa semisótano ejes 3 - 4 / E - G , salón comunal | 2026-07-27 | 2026-08-24 | 2026-08-25 | 28 | 27.6 | 29.4 | 106.5 | PLACA | 28 | PLACA-28-28 | 2026-10-22 | NUEVO | 2026-10-22 | 28 | 1.8
24603 - FLORA PPTO C | 1230 | PTICO | Concreto | Placa semisótano ejes 3 - 4 / E - G , salón comunal | 2026-07-27 | 2026-08-24 | 2026-08-25 | 28 | 27.6 | 29.6 | 107.2 | PLACA | 28 | PLACA-28-28 | 2026-10-22 | NUEVO | 2026-10-22 | 28 | 2
24603 - FLORA PPTO C | 1230 | Plástico | Concreto | Placa semisótano ejes 3-4 / E-G, salón comunal | 2026-07-27 | 2026-08-10 | 2026-08-11 | 14 | 28 | 26.2 | 93.6 | PLACA | 28 | PLACA-28-14 | 2026-10-22 | NUEVO | 2026-10-22 | 21.65 | -1.8
24603 - FLORA PPTO C | 1230 | Plástico | Concreto | Placa semisótano ejes 3-4 / E-G, salón comunal | 2026-07-27 | 2026-08-03 | 2026-08-04 | 7 | 28 | 23.4 | 83.6 | PLACA | 28 | PLACA-28-7 | 2026-10-22 | NUEVO | 2026-10-22 | 18.48 | -4.6
24603 - FLORA PPTO C | 1231 | INDUS | Concreto | Placa ejes 4 - 8 / A - F , piso 4 , torre 1 | 2026-07-27 | 2026-08-24 | 2026-08-25 | 28 | 41.4 | 46.9 | 113.3 | PLACA | 48 | PLACA-48-28 | 2026-10-22 | NUEVO | 2026-10-22 | 48 | 5.5
24603 - FLORA PPTO C | 1231 | INDUS | Concreto | Placa ejes 4 - 8 / A - F , piso 4 , torre 1 | 2026-07-27 | 2026-08-24 | 2026-08-25 | 28 | 41.4 | 47.4 | 114.5 | PLACA | 48 | PLACA-48-28 | 2026-10-22 | NUEVO | 2026-10-22 | 48 | 6
24603 - FLORA PPTO C | 1231 | INDUS | Concreto | Placa ejes 4 - 8 / A - F , piso 4 , torre 1 | 2026-07-27 | 2026-08-24 | 2026-08-25 | 28 | 41.4 | 47.7 | 115.2 | PLACA | 48 | PLACA-48-28 | 2026-10-22 | NUEVO | 2026-10-22 | 48 | 6.3
24603 - FLORA PPTO C | 1231 | Industrializado | Concreto | Placa ejes 4-8 / A-F, piso 4, T1 | 2026-07-27 | 2026-08-10 | 2026-08-11 | 14 | 42 | 42.5 | 101.2 | PLACA | 48 | PLACA-48-14 | 2026-10-22 | NUEVO | 2026-10-22 | 37.12 | 0.5
24603 - FLORA PPTO C | 1231 | Industrializado | Concreto | Placa ejes 4-8 / A-F, piso 4, T1 | 2026-07-27 | 2026-08-03 | 2026-08-04 | 7 | 42 | 40.3 | 96 | PLACA | 48 | PLACA-48-7 | 2026-10-22 | NUEVO | 2026-10-22 | 31.68 | -1.7
24603 - FLORA PPTO C | 1232 | INDUS | Concreto | Placa ejes 1 - 4 / A - 2 piso 12 , torre 2 | 2026-07-27 | 2026-08-24 | 2026-08-25 | 28 | 34.5 | 50.9 | 147.5 | PLACA | 41 | PLACA-41-28 | 2026-10-22 | NUEVO | 2026-10-22 | 41 | 16.4
24603 - FLORA PPTO C | 1232 | INDUS | Concreto | Placa ejes 1 - 4 / A - 2 piso 12 , torre 2 | 2026-07-27 | 2026-08-24 | 2026-08-25 | 28 | 34.5 | 51.7 | 149.9 | PLACA | 41 | PLACA-41-28 | 2026-10-22 | NUEVO | 2026-10-22 | 41 | 17.2
24603 - FLORA PPTO C | 1232 | INDUS | Concreto | Placa ejes 1 - 4 / A - 2 piso 12 , torre 2 | 2026-07-27 | 2026-08-24 | 2026-08-25 | 28 | 34.5 | 51.2 | 148.4 | PLACA | 41 | PLACA-41-28 | 2026-10-22 | NUEVO | 2026-10-22 | 41 | 16.7
24603 - FLORA PPTO C | 1232 | Industrializado | Concreto | Placa ejes 1-4 / A-L, piso 12, T2 | 2026-07-27 | 2026-08-10 | 2026-08-11 | 14 | 35 | 38 | 108.6 | PLACA | 41 | PLACA-41-14 | 2026-10-22 | NUEVO | 2026-10-22 | 31.71 | 3
24603 - FLORA PPTO C | 1232 | Industrializado | Concreto | Placa ejes 1-4 / A-L, piso 12, T2 | 2026-07-27 | 2026-08-03 | 2026-08-04 | 7 | 35 | 34.9 | 99.7 | PLACA | 41 | PLACA-41-7 | 2026-10-22 | NUEVO | 2026-10-22 | 27.06 | -0.1
24603 - FLORA PPTO C | 1233 | AUTO | Concreto | Muros ejes 8 - 12 / G - L , piso 12 , torre 2 | 2026-07-27 | 2026-08-24 | 2026-08-25 | 28 | 48.3 | 52.6 | 108.9 | MURO | 48 | MURO-48-28 | 2026-10-22 | NUEVO | 2026-10-22 | 48 | 4.3
24603 - FLORA PPTO C | 1233 | AUTO | Concreto | Muros ejes 8 - 12 / G - L , piso 12 , torre 2 | 2026-07-27 | 2026-08-24 | 2026-08-25 | 28 | 48.3 | 51.7 | 107 | MURO | 48 | MURO-48-28 | 2026-10-22 | NUEVO | 2026-10-22 | 48 | 3.4
24603 - FLORA PPTO C | 1233 | AUTO | Concreto | Muros ejes 8 - 12 / G - L , piso 12 , torre 2 | 2026-07-27 | 2026-08-24 | 2026-08-25 | 28 | 48.3 | 53.2 | 110.1 | MURO | 48 | MURO-48-28 | 2026-10-22 | NUEVO | 2026-10-22 | 48 | 4.9
24603 - FLORA PPTO C | 1233 | Autocompactado | Concreto | Muros ejes 8-12 / G-L, piso 12, T2 | 2026-07-27 | 2026-08-10 | 2026-08-11 | 14 | 48 | 47.6 | 99.2 | MURO | 48 | MURO-48-14 | 2026-10-22 | NUEVO | 2026-10-22 | 37.12 | -0.4
24603 - FLORA PPTO C | 1233 | Autocompactado | Concreto | Muros ejes 8-12 / G-L, piso 12, T2 | 2026-07-27 | 2026-08-03 | 2026-08-04 | 7 | 48 | 38.5 | 80.2 | MURO | 48 | MURO-48-7 | 2026-10-22 | NUEVO | 2026-10-22 | 31.68 | -9.5
24603 - FLORA PPTO C | 1234 | INDUS | Concreto | Escaleras 2 , piso 7 al 8 , torre 2 | 2026-07-28 | 2026-08-25 | 2026-08-25 | 28 | 41.4 | 49.4 | 119.3 | AUTOCOMPAC | 48 | AUTOCOMPAC-48-28 | 2026-10-22 | NUEVO | 2026-10-22 | 48 | 8
24603 - FLORA PPTO C | 1234 | INDUS | Concreto | Escaleras 2 , piso 7 al 8 , torre 2 | 2026-07-28 | 2026-08-25 | 2026-08-25 | 28 | 41.4 | 51.1 | 123.4 | AUTOCOMPAC | 48 | AUTOCOMPAC-48-28 | 2026-10-22 | NUEVO | 2026-10-22 | 48 | 9.7
24603 - FLORA PPTO C | 1234 | INDUS | Concreto | Escaleras 2 , piso 7 al 8 , torre 2 | 2026-07-28 | 2026-08-25 | 2026-08-25 | 28 | 41.4 | 50.9 | 122.9 | AUTOCOMPAC | 48 | AUTOCOMPAC-48-28 | 2026-10-22 | NUEVO | 2026-10-22 | 48 | 9.5
24603 - FLORA PPTO C | 1234 | Industrializado | Concreto | Escaleras 2, piso 7 al 8, torre 2 | 2026-07-28 | 2026-08-11 | 2026-08-12 | 14 | 42 | 42.5 | 101.2 | AUTOCOMPAC | 48 | AUTOCOMPAC-48-14 | 2026-10-22 | NUEVO | 2026-10-22 | 37.12 | 0.5
24603 - FLORA PPTO C | 1234 | Industrializado | Concreto | Escaleras 2, piso 7 al 8, torre 2 | 2026-07-28 | 2026-08-04 | 2026-08-04 | 7 | 42 | 35.9 | 85.5 | AUTOCOMPAC | 48 | AUTOCOMPAC-48-7 | 2026-10-22 | NUEVO | 2026-10-22 | 31.68 | -6.1
24603 - FLORA PPTO C | 1235 | AUTO | Concreto | Muros ejes - 11 - 12 / G - L , y 12 - 15 / A - 2 , P3 , T1 | 2026-07-28 | 2026-08-25 | 2026-08-25 | 28 | 48.3 | 58.4 | 120.9 | MURO | 48 | MURO-48-28 | 2026-10-22 | NUEVO | 2026-10-22 | 48 | 10.1
24603 - FLORA PPTO C | 1235 | AUTO | Concreto | Muros ejes - 11 - 12 / G - L , y 12 - 15 / A - 2 , P3 , T1 | 2026-07-28 | 2026-08-25 | 2026-08-25 | 28 | 48.3 | 55.9 | 115.7 | MURO | 48 | MURO-48-28 | 2026-10-22 | NUEVO | 2026-10-22 | 48 | 7.6
24603 - FLORA PPTO C | 1235 | AUTO | Concreto | Muros ejes - 11 - 12 / G - L , y 12 - 15 / A - 2 , P3 , T1 | 2026-07-28 | 2026-08-25 | 2026-08-25 | 28 | 48.3 | 57.9 | 119.9 | MURO | 48 | MURO-48-28 | 2026-10-22 | NUEVO | 2026-10-22 | 48 | 9.6
24603 - FLORA PPTO C | 1235 | Autocompactado | Concreto | Muros ejes 11-12 / G-L y 12-15 / A-L, piso 3, torre 1 | 2026-07-28 | 2026-08-11 | 2026-08-12 | 14 | 48 | 48.9 | 101.9 | MURO | 48 | MURO-48-14 | 2026-10-22 | NUEVO | 2026-10-22 | 37.12 | 0.9
24603 - FLORA PPTO C | 1235 | Autocompactado | Concreto | Muros ejes 11-12 / G-L y 12-15 / A-L, piso 3, torre 1 | 2026-07-28 | 2026-08-04 | 2026-08-04 | 7 | 48 | 37.3 | 77.7 | MURO | 48 | MURO-48-7 | 2026-10-22 | NUEVO | 2026-10-22 | 31.68 | -10.7
24603 - FLORA PPTO C | 1236 | INDUS | Concreto | Placa ejes 8 - 12 / A - F , piso 4 , T1 | 2026-07-28 | 2026-08-25 | 2026-08-25 | 28 | 41.4 | 52.5 | 126.8 | PLACA | 48 | PLACA-48-28 | 2026-10-22 | NUEVO | 2026-10-22 | 48 | 11.1
24603 - FLORA PPTO C | 1236 | INDUS | Concreto | Placa ejes 8 - 12 / A - F , piso 4 , T1 | 2026-07-28 | 2026-08-25 | 2026-08-25 | 28 | 41.4 | 54.3 | 131.2 | PLACA | 48 | PLACA-48-28 | 2026-10-22 | NUEVO | 2026-10-22 | 48 | 12.9
24603 - FLORA PPTO C | 1236 | INDUS | Concreto | Placa ejes 8 - 12 / A - F , piso 4 , T1 | 2026-07-28 | 2026-08-25 | 2026-08-25 | 28 | 41.4 | 52 | 125.6 | PLACA | 48 | PLACA-48-28 | 2026-10-22 | NUEVO | 2026-10-22 | 48 | 10.6
24603 - FLORA PPTO C | 1236 | Industrializado | Concreto | Placa ejes 8-12 / A-F, piso 4, T1 | 2026-07-28 | 2026-08-11 | 2026-08-12 | 14 | 42 | 42.5 | 101.2 | PLACA | 48 | PLACA-48-14 | 2026-10-22 | NUEVO | 2026-10-22 | 37.12 | 0.5
24603 - FLORA PPTO C | 1236 | Industrializado | Concreto | Placa ejes 8-12 / A-F, piso 4, T1 | 2026-07-28 | 2026-08-04 | 2026-08-04 | 7 | 42 | 34.7 | 82.6 | PLACA | 48 | PLACA-48-7 | 2026-10-22 | NUEVO | 2026-10-22 | 31.68 | -7.3
24603 - FLORA PPTO C | 1237 | INDUS | Concreto | Placa ejes 7 - 11 / A - F , piso 12 , T2 | 2026-07-28 | 2026-08-25 | 2026-08-25 | 28 | 34.5 | 44.8 | 129.9 | PLACA | 41 | PLACA-41-28 | 2026-10-22 | NUEVO | 2026-10-22 | 41 | 10.3
24603 - FLORA PPTO C | 1237 | INDUS | Concreto | Placa ejes 7 - 11 / A - F , piso 12 , T2 | 2026-07-28 | 2026-08-25 | 2026-08-25 | 28 | 34.5 | 42.8 | 124.1 | PLACA | 41 | PLACA-41-28 | 2026-10-22 | NUEVO | 2026-10-22 | 41 | 8.3
24603 - FLORA PPTO C | 1237 | INDUS | Concreto | Placa ejes 7 - 11 / A - F , piso 12 , T2 | 2026-07-28 | 2026-08-25 | 2026-08-25 | 28 | 34.5 | 44.3 | 128.4 | PLACA | 41 | PLACA-41-28 | 2026-10-22 | NUEVO | 2026-10-22 | 41 | 9.8
24603 - FLORA PPTO C | 1237 | Industrializado | Concreto | Placa ejes 7-11 / A-F, piso 12, T2 | 2026-07-28 | 2026-08-11 | 2026-08-12 | 14 | 35 | 35.4 | 101.1 | PLACA | 41 | PLACA-41-14 | 2026-10-22 | NUEVO | 2026-10-22 | 31.71 | 0.4
24603 - FLORA PPTO C | 1237 | Industrializado | Concreto | Placa ejes 7-11 / A-F, piso 12, T2 | 2026-07-28 | 2026-08-04 | 2026-08-04 | 7 | 35 | 29.4 | 84 | PLACA | 41 | PLACA-41-7 | 2026-10-22 | NUEVO | 2026-10-22 | 27.06 | -5.6
24603 - FLORA PPTO C | 1238 | AUTO | Concreto | Muros ejes 7 - 11 / A - F , piso 12 , T2 | 2026-07-28 | 2026-08-25 | 2026-08-25 | 28 | 48.3 | 56.5 | 117 | MURO | 48 | MURO-48-28 | 2026-10-22 | NUEVO | 2026-10-22 | 48 | 8.2
24603 - FLORA PPTO C | 1238 | AUTO | Concreto | Muros ejes 7 - 11 / A - F , piso 12 , T2 | 2026-07-28 | 2026-08-25 | 2026-08-25 | 28 | 48.3 | 58.5 | 121.1 | MURO | 48 | MURO-48-28 | 2026-10-22 | NUEVO | 2026-10-22 | 48 | 10.2
24603 - FLORA PPTO C | 1238 | AUTO | Concreto | Muros ejes 7 - 11 / A - F , piso 12 , T2 | 2026-07-28 | 2026-08-25 | 2026-08-25 | 28 | 48.3 | 56 | 115.9 | MURO | 48 | MURO-48-28 | 2026-10-22 | NUEVO | 2026-10-22 | 48 | 7.7
24603 - FLORA PPTO C | 1238 | Autocompactado | Concreto | Muros ejes 7-11 / A-F, piso 12, torre 2 | 2026-07-28 | 2026-08-11 | 2026-08-12 | 14 | 48 | 48.6 | 101.3 | MURO | 48 | MURO-48-14 | 2026-10-22 | NUEVO | 2026-10-22 | 37.12 | 0.6
24603 - FLORA PPTO C | 1238 | Autocompactado | Concreto | Muros ejes 7-11 / A-F, piso 12, torre 2 | 2026-07-28 | 2026-08-04 | 2026-08-04 | 7 | 48 | 34.2 | 71.3 | MURO | 48 | MURO-48-7 | 2026-10-22 | NUEVO | 2026-10-22 | 31.68 | -13.8
24603 - FLORA PPTO C | 1239 | Auto | Concreto | Placa ejes 4 - 5´/ E - G, semisótano salón comunal y columnas 3 - 5´/ A semisótano salón comunal | 2026-07-29 | 2026-08-26 | 2026-08-27 | 28 | 34.5 | 59.7 | 173 | PLACA | 41 | PLACA-41-28 | 2026-10-22 | NUEVO | 2026-10-22 | 41 | 25.2
24603 - FLORA PPTO C | 1239 | Auto | Concreto | Placa ejes 4 - 5´/ E - G, semisótano salón comunal y columnas 3 - 5´/ A semisótano salón comunal | 2026-07-29 | 2026-08-26 | 2026-08-27 | 28 | 34.5 | 58 | 168.1 | PLACA | 41 | PLACA-41-28 | 2026-10-22 | NUEVO | 2026-10-22 | 41 | 23.5
24603 - FLORA PPTO C | 1239 | Auto | Concreto | Placa ejes 4 - 5´/ E - G, semisótano salón comunal y columnas 3 - 5´/ A semisótano salón comunal | 2026-07-29 | 2026-08-26 | 2026-08-27 | 28 | 34.5 | 58.6 | 169.9 | PLACA | 41 | PLACA-41-28 | 2026-10-22 | NUEVO | 2026-10-22 | 41 | 24.1
24603 - FLORA PPTO C | 1239 | Autocompactado | Concreto | Placa ejes 4-5' / E-G, semisótano salón comunal y columnas 3-5' / D semisótano, salón comunal | 2026-07-29 | 2026-08-12 | 2026-08-14 | 14 | 35 | 45.9 | 131.1 | PLACA | 41 | PLACA-41-14 | 2026-10-22 | NUEVO | 2026-10-22 | 31.71 | 10.9
24603 - FLORA PPTO C | 1239 | Autocompactado | Concreto | Placa ejes 4-5' / E-G, semisótano salón comunal y columnas 3-5' / D semisótano, salón comunal | 2026-07-29 | 2026-08-05 | 2026-08-06 | 7 | 35 | 36.8 | 105.1 | PLACA | 41 | PLACA-41-7 | 2026-10-22 | NUEVO | 2026-10-22 | 27.06 | 1.8
24603 - FLORA PPTO C | 1240 | Ptico | Concreto | Placa ejes 4 - 5´/E - G semisótano salón comunal | 2026-07-29 | 2026-08-26 | 2026-08-27 | 28 | 24.6 | 33.5 | 136.2 | PLACA | 28 | PLACA-28-28 | 2026-10-22 | NUEVO | 2026-10-22 | 28 | 8.9
24603 - FLORA PPTO C | 1240 | Ptico | Concreto | Placa ejes 4 - 5´/E - G semisótano salón comunal | 2026-07-29 | 2026-08-26 | 2026-08-27 | 28 | 24.6 | 33.7 | 137 | PLACA | 28 | PLACA-28-28 | 2026-10-22 | NUEVO | 2026-10-22 | 28 | 9.1
24603 - FLORA PPTO C | 1240 | Ptico | Concreto | Placa ejes 4 - 5´/E - G semisótano salón comunal | 2026-07-29 | 2026-08-26 | 2026-08-27 | 28 | 24.6 | 32.9 | 133.7 | PLACA | 28 | PLACA-28-28 | 2026-10-22 | NUEVO | 2026-10-22 | 28 | 8.3
24603 - FLORA PPTO C | 1240 | Plástico | Concreto | Placa ejes 4-5' / E-G, semisótano salón comunal | 2026-07-29 | 2026-08-12 | 2026-08-14 | 14 | 28 | 28.8 | 102.9 | PLACA | 28 | PLACA-28-14 | 2026-10-22 | NUEVO | 2026-10-22 | 21.65 | 0.8
24603 - FLORA PPTO C | 1240 | Plástico | Concreto | Placa ejes 4-5' / E-G, semisótano salón comunal | 2026-07-29 | 2026-08-05 | 2026-08-06 | 7 | 28 | 24.5 | 87.5 | PLACA | 28 | PLACA-28-7 | 2026-10-22 | NUEVO | 2026-10-22 | 18.48 | -3.5
24603 - FLORA PPTO C | 1241 | Indus | Concreto | Escaleras 1 piso 1 al piso 2, torre 2 | 2026-07-29 | 2026-08-26 | 2026-08-27 | 28 | 41.4 | 51.2 | 123.7 | AUTOCOMPAC | 48 | AUTOCOMPAC-48-28 | 2026-10-22 | NUEVO | 2026-10-22 | 48 | 9.8
24603 - FLORA PPTO C | 1241 | Indus | Concreto | Escaleras 1 piso 1 al piso 2, torre 2 | 2026-07-29 | 2026-08-26 | 2026-08-27 | 28 | 41.4 | 52.9 | 127.8 | AUTOCOMPAC | 48 | AUTOCOMPAC-48-28 | 2026-10-22 | NUEVO | 2026-10-22 | 48 | 11.5
24603 - FLORA PPTO C | 1241 | Indus | Concreto | Escaleras 1 piso 1 al piso 2, torre 2 | 2026-07-29 | 2026-08-26 | 2026-08-27 | 28 | 41.4 | 51.1 | 123.4 | AUTOCOMPAC | 48 | AUTOCOMPAC-48-28 | 2026-10-22 | NUEVO | 2026-10-22 | 48 | 9.7
24603 - FLORA PPTO C | 1241 | Industrializado | Concreto | Escalera 1, piso 1 al piso 2, torre 2 | 2026-07-29 | 2026-08-12 | 2026-08-14 | 14 | 42 | 42.5 | 101.2 | AUTOCOMPAC | 48 | AUTOCOMPAC-48-14 | 2026-10-22 | NUEVO | 2026-10-22 | 37.12 | 0.5
24603 - FLORA PPTO C | 1241 | Industrializado | Concreto | Escalera 1, piso 1 al piso 2, torre 2 | 2026-07-29 | 2026-08-05 | 2026-08-06 | 7 | 42 | 39.2 | 93.3 | AUTOCOMPAC | 48 | AUTOCOMPAC-48-7 | 2026-10-22 | NUEVO | 2026-10-22 | 31.68 | -2.8
24603 - FLORA PPTO C | 1242 | INDUS | Concreto | Placa ejes 12 - 15 / A - L , piso 13 , T2 | 2026-07-29 | 2026-08-26 | 2026-09-01 | 28 | 34.5 | 54.5 | 158 | PLACA | 41 | PLACA-41-28 | 2026-10-22 | NUEVO | 2026-10-22 | 41 | 20
24603 - FLORA PPTO C | 1242 | INDUS | Concreto | Placa ejes 12 - 15 / A - L , piso 13 , T2 | 2026-07-29 | 2026-08-26 | 2026-09-01 | 28 | 34.5 | 51.4 | 149 | PLACA | 41 | PLACA-41-28 | 2026-10-22 | NUEVO | 2026-10-22 | 41 | 16.9
24603 - FLORA PPTO C | 1242 | INDUS | Concreto | Placa ejes 12 - 15 / A - L , piso 13 , T2 | 2026-07-29 | 2026-08-26 | 2026-09-01 | 28 | 34.5 | 53.7 | 155.7 | PLACA | 41 | PLACA-41-28 | 2026-10-22 | NUEVO | 2026-10-22 | 41 | 19.2
24603 - FLORA PPTO C | 1242 | Industrializado | Concreto | Placa ejes 12-15 / A-L, piso 13, T2 | 2026-07-29 | 2026-08-12 | 2026-08-13 | 14 | 35 | 47.3 | 135.1 | PLACA | 41 | PLACA-41-14 | 2026-10-22 | NUEVO | 2026-10-22 | 31.71 | 12.3
24603 - FLORA PPTO C | 1242 | Industrializado | Concreto | Placa ejes 12-15 / A-L, piso 13, T2 | 2026-07-29 | 2026-08-05 | 2026-08-06 | 7 | 35 | 31.2 | 89.1 | PLACA | 41 | PLACA-41-7 | 2026-10-22 | NUEVO | 2026-10-22 | 27.06 | -3.8
24603 - FLORA PPTO C | 1243 | INDUS | Concreto | Placa ejes 8 - 10 / G - L , piso 4 , T1 | 2026-07-29 | 2026-08-26 | 2026-09-01 | 28 | 41.4 | 47.6 | 115 | PLACA | 48 | PLACA-48-28 | 2026-10-22 | NUEVO | 2026-10-22 | 48 | 6.2
24603 - FLORA PPTO C | 1243 | INDUS | Concreto | Placa ejes 8 - 10 / G - L , piso 4 , T1 | 2026-07-29 | 2026-08-26 | 2026-09-01 | 28 | 41.4 | 48.9 | 118.1 | PLACA | 48 | PLACA-48-28 | 2026-10-22 | NUEVO | 2026-10-22 | 48 | 7.5
24603 - FLORA PPTO C | 1243 | INDUS | Concreto | Placa ejes 8 - 10 / G - L , piso 4 , T1 | 2026-07-29 | 2026-08-26 | 2026-09-01 | 28 | 41.4 | 47.2 | 114 | PLACA | 48 | PLACA-48-28 | 2026-10-22 | NUEVO | 2026-10-22 | 48 | 5.8
24603 - FLORA PPTO C | 1243 | Industrializado | Concreto | Placa ejes 8-10 / G-L, piso 4, torre 1 | 2026-07-29 | 2026-08-12 | 2026-08-13 | 14 | 42 | 43.3 | 103.1 | PLACA | 48 | PLACA-48-14 | 2026-10-22 | NUEVO | 2026-10-22 | 37.12 | 1.3
24603 - FLORA PPTO C | 1243 | Industrializado | Concreto | Placa ejes 8-10 / G-L, piso 4, torre 1 | 2026-07-29 | 2026-08-05 | 2026-08-06 | 7 | 42 | 37.6 | 89.5 | PLACA | 48 | PLACA-48-7 | 2026-10-22 | NUEVO | 2026-10-22 | 31.68 | -4.4
24603 - FLORA PPTO C | 1244 | AUTO | Concreto | Muros ejes 5 - 7 / A - F y 7 - 9 / G - 2 , piso 12 , torre 2 | 2026-07-29 | 2026-08-26 | 2026-09-01 | 28 | 48.3 | 56.6 | 117.2 | MURO | 48 | MURO-48-28 | 2026-10-22 | NUEVO | 2026-10-22 | 48 | 8.3
24603 - FLORA PPTO C | 1244 | AUTO | Concreto | Muros ejes 5 - 7 / A - F y 7 - 9 / G - 2 , piso 12 , torre 2 | 2026-07-29 | 2026-08-26 | 2026-09-01 | 28 | 48.3 | 53.9 | 111.6 | MURO | 48 | MURO-48-28 | 2026-10-22 | NUEVO | 2026-10-22 | 48 | 5.6
24603 - FLORA PPTO C | 1244 | AUTO | Concreto | Muros ejes 5 - 7 / A - F y 7 - 9 / G - 2 , piso 12 , torre 2 | 2026-07-29 | 2026-08-26 | 2026-09-01 | 28 | 48.3 | 56 | 115.9 | MURO | 48 | MURO-48-28 | 2026-10-22 | NUEVO | 2026-10-22 | 48 | 7.7
24603 - FLORA PPTO C | 1244 | Autocompactado | Concreto | Muros ejes 5-7 / A-F y 7-9 / G-L, piso 12, torre 2 | 2026-07-29 | 2026-08-12 | 2026-08-13 | 14 | 48 | 48.7 | 101.5 | MURO | 48 | MURO-48-14 | 2026-10-22 | NUEVO | 2026-10-22 | 37.12 | 0.7
24603 - FLORA PPTO C | 1244 | Autocompactado | Concreto | Muros ejes 5-7 / A-F y 7-9 / G-L, piso 12, torre 2 | 2026-07-29 | 2026-08-05 | 2026-08-06 | 7 | 48 | 38 | 79.2 | MURO | 48 | MURO-48-7 | 2026-10-22 | NUEVO | 2026-10-22 | 31.68 | -10
24603 - FLORA PPTO C | 1245 | Auto | Concreto | Columnas ejes 4/E-F semi sótano salón comunal | 2026-07-30 | 2026-08-27 | 2026-09-01 | 28 | 34.5 | 44.9 | 130.1 | MURO | 41 | MURO-41-28 | 2026-10-22 | NUEVO | 2026-10-22 | 41 | 10.4
24603 - FLORA PPTO C | 1245 | Auto | Concreto | Columnas ejes 4/E-F semi sótano salón comunal | 2026-07-30 | 2026-08-27 | 2026-09-01 | 28 | 34.5 | 46.2 | 133.9 | MURO | 41 | MURO-41-28 | 2026-10-22 | NUEVO | 2026-10-22 | 41 | 11.7
24603 - FLORA PPTO C | 1245 | Auto | Concreto | Columnas ejes 4/E-F semi sótano salón comunal | 2026-07-30 | 2026-08-27 | 2026-09-01 | 28 | 34.5 | 44.1 | 127.8 | MURO | 41 | MURO-41-28 | 2026-10-22 | NUEVO | 2026-10-22 | 41 | 9.6
24603 - FLORA PPTO C | 1245 | Autocompactado | Concreto | Columnas ejes 4 / E-F semisótano salón comunal | 2026-07-30 | 2026-08-13 | 2026-08-14 | 14 | 35 | 35 | 100 | MURO | 41 | MURO-41-14 | 2026-10-22 | NUEVO | 2026-10-22 | 31.71 | 0
24603 - FLORA PPTO C | 1245 | Autocompactado | Concreto | Columnas ejes 4 / E-F semisótano salón comunal | 2026-07-30 | 2026-08-06 | 2026-08-11 | 7 | 35 | 28.1 | 80.3 | MURO | 41 | MURO-41-7 | 2026-10-22 | NUEVO | 2026-10-22 | 27.06 | -6.9
24603 - FLORA PPTO C | 1246 | Auto | Concreto | Muros ejes 4-7/G - L, Piso 12, T2 | 2026-07-30 | 2026-08-27 | 2026-09-01 | 28 | 48.3 | 59.6 | 123.4 | MURO | 48 | MURO-48-28 | 2026-10-22 | NUEVO | 2026-10-22 | 48 | 11.3
24603 - FLORA PPTO C | 1246 | Auto | Concreto | Muros ejes 4-7/G - L, Piso 12, T2 | 2026-07-30 | 2026-08-27 | 2026-09-01 | 28 | 48.3 | 57.6 | 119.3 | MURO | 48 | MURO-48-28 | 2026-10-22 | NUEVO | 2026-10-22 | 48 | 9.3
24603 - FLORA PPTO C | 1246 | Auto | Concreto | Muros ejes 4-7/G - L, Piso 12, T2 | 2026-07-30 | 2026-08-27 | 2026-09-01 | 28 | 48.3 | 60.5 | 125.3 | MURO | 48 | MURO-48-28 | 2026-10-22 | NUEVO | 2026-10-22 | 48 | 12.2
24603 - FLORA PPTO C | 1246 | Autocompactado | Concreto | Muros ejes 4-7 / G-L, piso 12, torre 2 | 2026-07-30 | 2026-08-13 | 2026-08-14 | 14 | 48 | 47.7 | 99.4 | MURO | 48 | MURO-48-14 | 2026-10-22 | NUEVO | 2026-10-22 | 37.12 | -0.3
24603 - FLORA PPTO C | 1246 | Autocompactado | Concreto | Muros ejes 4-7 / G-L, piso 12, torre 2 | 2026-07-30 | 2026-08-06 | 2026-08-11 | 7 | 48 | 33 | 68.8 | MURO | 48 | MURO-48-7 | 2026-10-22 | NUEVO | 2026-10-22 | 31.68 | -15
24603 - FLORA PPTO C | 1247 | Auto | Concreto | Muros ejes 1-3/A-F y 4-5/A-F piso 4, Torre 1 | 2026-07-30 | 2026-08-27 | 2026-09-01 | 28 | 48.3 | 59.1 | 122.4 | MURO | 48 | MURO-48-28 | 2026-10-22 | NUEVO | 2026-10-22 | 48 | 10.8
24603 - FLORA PPTO C | 1247 | Auto | Concreto | Muros ejes 1-3/A-F y 4-5/A-F piso 4, Torre 1 | 2026-07-30 | 2026-08-27 | 2026-09-01 | 28 | 48.3 | 61 | 126.3 | MURO | 48 | MURO-48-28 | 2026-10-22 | NUEVO | 2026-10-22 | 48 | 12.7
24603 - FLORA PPTO C | 1247 | Auto | Concreto | Muros ejes 1-3/A-F y 4-5/A-F piso 4, Torre 1 | 2026-07-30 | 2026-08-27 | 2026-09-01 | 28 | 48.3 | 57.7 | 119.5 | MURO | 48 | MURO-48-28 | 2026-10-22 | NUEVO | 2026-10-22 | 48 | 9.4
24603 - FLORA PPTO C | 1247 | Industrializado | Concreto | Muros ejes 1-3 / A-F y 4-5 / A-F, piso 4, torre 1 | 2026-07-30 | 2026-08-13 | 2026-08-14 | 14 | 48 | 48.2 | 100.4 | MURO | 48 | MURO-48-14 | 2026-10-22 | NUEVO | 2026-10-22 | 37.12 | 0.2
24603 - FLORA PPTO C | 1247 | Industrializado | Concreto | Muros ejes 1-3 / A-F y 4-5 / A-F, piso 4, torre 1 | 2026-07-30 | 2026-08-06 | 2026-08-11 | 7 | 48 | 34.2 | 71.3 | MURO | 48 | MURO-48-7 | 2026-10-22 | NUEVO | 2026-10-22 | 31.68 | -13.8
24603 - FLORA PPTO C | 1248 | Indus | Concreto | Placa ejes 9-12/A-L Piso 13, T2 | 2026-07-30 | 2026-08-27 | 2026-09-01 | 28 | 34.5 | 45.9 | 133 | PLACA | 41 | PLACA-41-28 | 2026-10-22 | NUEVO | 2026-10-22 | 41 | 11.4
24603 - FLORA PPTO C | 1248 | Indus | Concreto | Placa ejes 9-12/A-L Piso 13, T2 | 2026-07-30 | 2026-08-27 | 2026-09-01 | 28 | 34.5 | 43.7 | 126.7 | PLACA | 41 | PLACA-41-28 | 2026-10-22 | NUEVO | 2026-10-22 | 41 | 9.2
24603 - FLORA PPTO C | 1248 | Indus | Concreto | Placa ejes 9-12/A-L Piso 13, T2 | 2026-07-30 | 2026-08-27 | 2026-09-01 | 28 | 34.5 | 44.9 | 130.1 | PLACA | 41 | PLACA-41-28 | 2026-10-22 | NUEVO | 2026-10-22 | 41 | 10.4
24603 - FLORA PPTO C | 1248 | Industrializado | Concreto | Placa ejes 9-12 / A-L, piso 13, torre 2 | 2026-07-30 | 2026-08-13 | 2026-08-14 | 14 | 35 | 37.2 | 106.3 | PLACA | 41 | PLACA-41-14 | 2026-10-22 | NUEVO | 2026-10-22 | 31.71 | 2.2
24603 - FLORA PPTO C | 1248 | Industrializado | Concreto | Placa ejes 9-12 / A-L, piso 13, torre 2 | 2026-07-30 | 2026-08-06 | 2026-08-11 | 7 | 35 | 27.6 | 78.9 | PLACA | 41 | PLACA-41-7 | 2026-10-22 | NUEVO | 2026-10-22 | 27.06 | -7.4
24603 - FLORA PPTO C | 1249 | INDUS | Concreto | Escalera 2 piso 1 al 2, torre 1 | 2026-07-31 | 2026-08-28 | 2026-09-01 | 28 | 41.4 | 55.9 | 135 | AUTOCOMPAC | 48 | AUTOCOMPAC-48-28 | 2026-10-22 | NUEVO | 2026-10-22 | 48 | 14.5
24603 - FLORA PPTO C | 1249 | INDUS | Concreto | Escalera 2 piso 1 al 2, torre 1 | 2026-07-31 | 2026-08-28 | 2026-09-01 | 28 | 41.4 | 54.3 | 131.2 | AUTOCOMPAC | 48 | AUTOCOMPAC-48-28 | 2026-10-22 | NUEVO | 2026-10-22 | 48 | 12.9
24603 - FLORA PPTO C | 1249 | INDUS | Concreto | Escalera 2 piso 1 al 2, torre 1 | 2026-07-31 | 2026-08-28 | 2026-09-01 | 28 | 41.4 | 53.7 | 129.7 | AUTOCOMPAC | 48 | AUTOCOMPAC-48-28 | 2026-10-22 | NUEVO | 2026-10-22 | 48 | 12.3
24603 - FLORA PPTO C | 1249 | Industrializado | Concreto | Escalera 2, piso 1 al 2, torre 1 | 2026-07-31 | 2026-08-14 | 2026-08-20 | 14 | 42 | 43.5 | 103.6 | AUTOCOMPAC | 48 | AUTOCOMPAC-48-14 | 2026-10-22 | NUEVO | 2026-10-22 | 37.12 | 1.5
24603 - FLORA PPTO C | 1249 | Industrializado | Concreto | Escalera 2, piso 1 al 2, torre 1 | 2026-07-31 | 2026-08-07 | 2026-08-11 | 7 | 42 | 33.8 | 80.5 | AUTOCOMPAC | 48 | AUTOCOMPAC-48-7 | 2026-10-22 | NUEVO | 2026-10-22 | 31.68 | -8.2
24603 - FLORA PPTO C | 1250 | INDUS | Concreto | Placa ejes 7 - 9 / A - L, piso 13 torre 2 | 2026-07-31 | 2026-08-28 | 2026-09-01 | 28 | 34.5 | 43.8 | 127 | PLACA | 41 | PLACA-41-28 | 2026-10-22 | NUEVO | 2026-10-22 | 41 | 9.3
24603 - FLORA PPTO C | 1250 | INDUS | Concreto | Placa ejes 7 - 9 / A - L, piso 13 torre 2 | 2026-07-31 | 2026-08-28 | 2026-09-01 | 28 | 34.5 | 45.8 | 132.8 | PLACA | 41 | PLACA-41-28 | 2026-10-22 | NUEVO | 2026-10-22 | 41 | 11.3
24603 - FLORA PPTO C | 1250 | INDUS | Concreto | Placa ejes 7 - 9 / A - L, piso 13 torre 2 | 2026-07-31 | 2026-08-28 | 2026-09-01 | 28 | 34.5 | 45.5 | 131.9 | PLACA | 41 | PLACA-41-28 | 2026-10-22 | NUEVO | 2026-10-22 | 41 | 11
24603 - FLORA PPTO C | 1250 | Industrializado | Concreto | Placa ejes 7-9 / A-L, piso 13, torre 2 | 2026-07-31 | 2026-08-14 | 2026-08-20 | 14 | 35 | 38.1 | 108.9 | PLACA | 41 | PLACA-41-14 | 2026-10-22 | NUEVO | 2026-10-22 | 31.71 | 3.1
24603 - FLORA PPTO C | 1250 | Industrializado | Concreto | Placa ejes 7-9 / A-L, piso 13, torre 2 | 2026-07-31 | 2026-08-07 | 2026-08-11 | 7 | 35 | 33.1 | 94.6 | PLACA | 41 | PLACA-41-7 | 2026-10-22 | NUEVO | 2026-10-22 | 27.06 | -1.9
24603 - FLORA PPTO C | 1251 | AUTO | Concreto | Muros ejes 4 - 5 / G - L y 5 - 7 / A - L piso 4, torre 1 | 2026-07-31 | 2026-08-28 | 2026-09-01 | 28 | 48.3 | 57.6 | 119.3 | MURO | 48 | MURO-48-28 | 2026-10-22 | NUEVO | 2026-10-22 | 48 | 9.3
24603 - FLORA PPTO C | 1251 | AUTO | Concreto | Muros ejes 4 - 5 / G - L y 5 - 7 / A - L piso 4, torre 1 | 2026-07-31 | 2026-08-28 | 2026-09-01 | 28 | 48.3 | 56.2 | 116.4 | MURO | 48 | MURO-48-28 | 2026-10-22 | NUEVO | 2026-10-22 | 48 | 7.9
24603 - FLORA PPTO C | 1251 | AUTO | Concreto | Muros ejes 4 - 5 / G - L y 5 - 7 / A - L piso 4, torre 1 | 2026-07-31 | 2026-08-28 | 2026-09-01 | 28 | 48.3 | 56.6 | 117.2 | MURO | 48 | MURO-48-28 | 2026-10-22 | NUEVO | 2026-10-22 | 48 | 8.3
24603 - FLORA PPTO C | 1251 | Autocompactado | Concreto | Muros ejes 4-5 / G-L y 5-7 / A-L, piso 4, T1 | 2026-07-31 | 2026-08-14 | 2026-08-20 | 14 | 48 | 45.5 | 94.8 | MURO | 48 | MURO-48-14 | 2026-10-22 | NUEVO | 2026-10-22 | 37.12 | -2.5
24603 - FLORA PPTO C | 1251 | Autocompactado | Concreto | Muros ejes 4-5 / G-L y 5-7 / A-L, piso 4, T1 | 2026-07-31 | 2026-08-07 | 2026-08-11 | 7 | 48 | 40.3 | 84 | MURO | 48 | MURO-48-7 | 2026-10-22 | NUEVO | 2026-10-22 | 31.68 | -7.7
24603 - FLORA PPTO C | 1252 | AUTO | Concreto | Muros ejes 4 - 5 / A - F y 1 - 4 / A - L, piso 12, torre 2 | 2026-07-31 | 2026-08-28 | 2026-09-01 | 28 | 48.3 | 61.9 | 128.2 | MURO | 48 | MURO-48-28 | 2026-10-22 | NUEVO | 2026-10-22 | 48 | 13.6
24603 - FLORA PPTO C | 1252 | AUTO | Concreto | Muros ejes 4 - 5 / A - F y 1 - 4 / A - L, piso 12, torre 2 | 2026-07-31 | 2026-08-28 | 2026-09-01 | 28 | 48.3 | 61.2 | 126.7 | MURO | 48 | MURO-48-28 | 2026-10-22 | NUEVO | 2026-10-22 | 48 | 12.9
24603 - FLORA PPTO C | 1252 | AUTO | Concreto | Muros ejes 4 - 5 / A - F y 1 - 4 / A - L, piso 12, torre 2 | 2026-07-31 | 2026-08-28 | 2026-09-01 | 28 | 48.3 | 59.7 | 123.6 | MURO | 48 | MURO-48-28 | 2026-10-22 | NUEVO | 2026-10-22 | 48 | 11.4
24603 - FLORA PPTO C | 1252 | Autocompactado | Concreto | Muros ejes 4-5 / A-F y 1-4 / A-L, piso 12, torre 2 | 2026-07-31 | 2026-08-14 | 2026-08-20 | 14 | 48 | 46.6 | 97.1 | MURO | 48 | MURO-48-14 | 2026-10-22 | NUEVO | 2026-10-22 | 37.12 | -1.4
24603 - FLORA PPTO C | 1252 | Autocompactado | Concreto | Muros ejes 4-5 / A-F y 1-4 / A-L, piso 12, torre 2 | 2026-07-31 | 2026-08-07 | 2026-08-11 | 7 | 48 | 40.4 | 84.2 | MURO | 48 | MURO-48-7 | 2026-10-22 | NUEVO | 2026-10-22 | 31.68 | -7.6
24603 - FLORA PPTO C | 1253 | INDUS | Concreto | Placa ejes 10 - 12 / G - L y 12 - 15 / A - L, piso 4 torre 1 | 2026-07-31 | 2026-08-28 | 2026-09-01 | 28 | 41.4 | 56.8 | 137.2 | PLACA | 48 | PLACA-48-28 | 2026-10-22 | NUEVO | 2026-10-22 | 48 | 15.4
24603 - FLORA PPTO C | 1253 | INDUS | Concreto | Placa ejes 10 - 12 / G - L y 12 - 15 / A - L, piso 4 torre 1 | 2026-07-31 | 2026-08-28 | 2026-09-01 | 28 | 41.4 | 54.1 | 130.7 | PLACA | 48 | PLACA-48-28 | 2026-10-22 | NUEVO | 2026-10-22 | 48 | 12.7
24603 - FLORA PPTO C | 1253 | INDUS | Concreto | Placa ejes 10 - 12 / G - L y 12 - 15 / A - L, piso 4 torre 1 | 2026-07-31 | 2026-08-28 | 2026-09-01 | 28 | 41.4 | 55 | 132.9 | PLACA | 48 | PLACA-48-28 | 2026-10-22 | NUEVO | 2026-10-22 | 48 | 13.6
24603 - FLORA PPTO C | 1253 | Industrializado | Concreto | Placa ejes 10-12 / G-L y 12-15 / A-L, piso 4, T1 | 2026-07-31 | 2026-08-14 | 2026-08-20 | 14 | 42 | 42.3 | 100.7 | PLACA | 48 | PLACA-48-14 | 2026-10-22 | NUEVO | 2026-10-22 | 37.12 | 0.3
24603 - FLORA PPTO C | 1253 | Industrializado | Concreto | Placa ejes 10-12 / G-L y 12-15 / A-L, piso 4, T1 | 2026-07-31 | 2026-08-07 | 2026-08-11 | 7 | 42 | 39.8 | 94.8 | PLACA | 48 | PLACA-48-7 | 2026-10-22 | NUEVO | 2026-10-22 | 31.68 | -2.2
24603 - FLORA PPTO C | 1254 | AUTO | Concreto | Muros y columnas semisótano 3 - 5´/ E, salón comunal | 2026-08-01 | 2026-08-29 | 2026-09-01 | 28 | 34.5 | 45.9 | 133 | MURO | 41 | MURO-41-28 | 2026-10-22 | NUEVO | 2026-10-22 | 41 | 11.4
24603 - FLORA PPTO C | 1254 | AUTO | Concreto | Muros y columnas semisótano 3 - 5´/ E, salón comunal | 2026-08-01 | 2026-08-29 | 2026-09-01 | 28 | 34.5 | 44.3 | 128.4 | MURO | 41 | MURO-41-28 | 2026-10-22 | NUEVO | 2026-10-22 | 41 | 9.8
24603 - FLORA PPTO C | 1254 | AUTO | Concreto | Muros y columnas semisótano 3 - 5´/ E, salón comunal | 2026-08-01 | 2026-08-29 | 2026-09-01 | 28 | 34.5 | 44.5 | 129 | MURO | 41 | MURO-41-28 | 2026-10-22 | NUEVO | 2026-10-22 | 41 | 10
24603 - FLORA PPTO C | 1254 | Autocompactado | Concreto | Muros y columnas semisótano 3-5' / E Salón comunal | 2026-08-01 | 2026-08-15 | 2026-08-20 | 14 | 35 | 33.1 | 94.6 | MURO | 41 | MURO-41-14 | 2026-10-22 | NUEVO | 2026-10-22 | 31.71 | -1.9
24603 - FLORA PPTO C | 1254 | Autocompactado | Concreto | Muros y columnas semisótano 3-5' / E Salón comunal | 2026-08-01 | 2026-08-08 | 2026-08-11 | 7 | 35 | 29.7 | 84.9 | MURO | 41 | MURO-41-7 | 2026-10-22 | NUEVO | 2026-10-22 | 27.06 | -5.3
24603 - FLORA PPTO C | 1255 | INDUS | Concreto | Placa ejes 4 - 7 / A - L, piso 13, torre 2 | 2026-08-01 | 2026-08-29 | 2026-09-01 | 28 | 34.5 | 46.9 | 135.9 | PLACA | 41 | PLACA-41-28 | 2026-10-22 | NUEVO | 2026-10-22 | 41 | 12.4
24603 - FLORA PPTO C | 1255 | INDUS | Concreto | Placa ejes 4 - 7 / A - L, piso 13, torre 2 | 2026-08-01 | 2026-08-29 | 2026-09-01 | 28 | 34.5 | 48.4 | 140.3 | PLACA | 41 | PLACA-41-28 | 2026-10-22 | NUEVO | 2026-10-22 | 41 | 13.9
24603 - FLORA PPTO C | 1255 | INDUS | Concreto | Placa ejes 4 - 7 / A - L, piso 13, torre 2 | 2026-08-01 | 2026-08-29 | 2026-09-01 | 28 | 34.5 | 47.1 | 136.5 | PLACA | 41 | PLACA-41-28 | 2026-10-22 | NUEVO | 2026-10-22 | 41 | 12.6
24603 - FLORA PPTO C | 1255 | Industrializado | Concreto | Placa ejes 4-7 / A-L, piso 13, torre 2 | 2026-08-01 | 2026-08-15 | 2026-08-20 | 14 | 35 | 39.6 | 113.1 | PLACA | 41 | PLACA-41-14 | 2026-10-22 | NUEVO | 2026-10-22 | 31.71 | 4.6
24603 - FLORA PPTO C | 1255 | Industrializado | Concreto | Placa ejes 4-7 / A-L, piso 13, torre 2 | 2026-08-01 | 2026-08-08 | 2026-08-11 | 7 | 35 | 32.1 | 91.7 | PLACA | 41 | PLACA-41-7 | 2026-10-22 | NUEVO | 2026-10-22 | 27.06 | -2.9
24603 - FLORA PPTO C | 1256 | AUTO | Concreto | Muros ejes 11 - 15 / A - L, y 11 - 12 / G - L, piso 13 torre 1 | 2026-08-01 | 2026-08-29 | 2026-09-01 | 28 | 48.3 | 53.5 | 110.8 | MURO | 48 | MURO-48-28 | 2026-10-22 | NUEVO | 2026-10-22 | 48 | 5.2
24603 - FLORA PPTO C | 1256 | AUTO | Concreto | Muros ejes 11 - 15 / A - L, y 11 - 12 / G - L, piso 13 torre 1 | 2026-08-01 | 2026-08-29 | 2026-09-01 | 28 | 48.3 | 53.7 | 111.2 | MURO | 48 | MURO-48-28 | 2026-10-22 | NUEVO | 2026-10-22 | 48 | 5.4
24603 - FLORA PPTO C | 1256 | AUTO | Concreto | Muros ejes 11 - 15 / A - L, y 11 - 12 / G - L, piso 13 torre 1 | 2026-08-01 | 2026-08-29 | 2026-09-01 | 28 | 48.3 | 53.7 | 111.2 | MURO | 48 | MURO-48-28 | 2026-10-22 | NUEVO | 2026-10-22 | 48 | 5.4
24603 - FLORA PPTO C | 1256 | Autocompactado | Concreto | Muros ejes 12-15 / A-L y 11-12 / G-L, piso 13, torre 1 | 2026-08-01 | 2026-08-15 | 2026-08-20 | 14 | 48 | 45.8 | 95.4 | MURO | 48 | MURO-48-14 | 2026-10-22 | NUEVO | 2026-10-22 | 37.12 | -2.2
24603 - FLORA PPTO C | 1256 | Autocompactado | Concreto | Muros ejes 12-15 / A-L y 11-12 / G-L, piso 13, torre 1 | 2026-08-01 | 2026-08-08 | 2026-08-11 | 7 | 48 | 36.3 | 75.6 | MURO | 48 | MURO-48-7 | 2026-10-22 | NUEVO | 2026-10-22 | 31.68 | -11.7
24603 - FLORA PPTO C | 1257 | AUTO | Concreto | Muros ejes 7 - 9 / A - L piso 4 torre 1 | 2026-08-01 | 2026-08-29 | 2026-09-01 | 28 | 48.3 | 55.7 | 115.3 | MURO | 48 | MURO-48-28 | 2026-10-22 | NUEVO | 2026-10-22 | 48 | 7.4
24603 - FLORA PPTO C | 1257 | AUTO | Concreto | Muros ejes 7 - 9 / A - L piso 4 torre 1 | 2026-08-01 | 2026-08-29 | 2026-09-01 | 28 | 48.3 | 58.3 | 120.7 | MURO | 48 | MURO-48-28 | 2026-10-22 | NUEVO | 2026-10-22 | 48 | 10
24603 - FLORA PPTO C | 1257 | AUTO | Concreto | Muros ejes 7 - 9 / A - L piso 4 torre 1 | 2026-08-01 | 2026-08-29 | 2026-09-01 | 28 | 48.3 | 57.6 | 119.3 | MURO | 48 | MURO-48-28 | 2026-10-22 | NUEVO | 2026-10-22 | 48 | 9.3
24603 - FLORA PPTO C | 1257 | Autocompactado | Concreto | Muros ejes 7-9 / A-L, piso 4, torre 1 | 2026-08-01 | 2026-08-15 | 2026-08-20 | 14 | 48 | 49 | 102.1 | MURO | 48 | MURO-48-14 | 2026-10-22 | NUEVO | 2026-10-22 | 37.12 | 1
24603 - FLORA PPTO C | 1257 | Autocompactado | Concreto | Muros ejes 7-9 / A-L, piso 4, torre 1 | 2026-08-01 | 2026-08-08 | 2026-08-11 | 7 | 48 | 33.8 | 70.4 | MURO | 48 | MURO-48-7 | 2026-10-22 | NUEVO | 2026-10-22 | 31.68 | -14.2
24603 - FLORA PPTO C | 1258 | INDUS | Concreto | Escalera 2 Piso 8 al 9, Torre 2 | 2026-08-03 | 2026-08-31 | 2026-09-02 | 28 | 34.5 | 44.1 | 127.8 | AUTOCOMPAC | 41 | AUTOCOMPAC-41-28 | 2026-10-22 | NUEVO | 2026-10-22 | 41 | 9.6
24603 - FLORA PPTO C | 1258 | INDUS | Concreto | Escalera 2 Piso 8 al 9, Torre 2 | 2026-08-03 | 2026-08-31 | 2026-09-02 | 28 | 34.5 | 44.7 | 129.6 | AUTOCOMPAC | 41 | AUTOCOMPAC-41-28 | 2026-10-22 | NUEVO | 2026-10-22 | 41 | 10.2
24603 - FLORA PPTO C | 1258 | INDUS | Concreto | Escalera 2 Piso 8 al 9, Torre 2 | 2026-08-03 | 2026-08-31 | 2026-09-02 | 28 | 34.5 | 44.5 | 129 | AUTOCOMPAC | 41 | AUTOCOMPAC-41-28 | 2026-10-22 | NUEVO | 2026-10-22 | 41 | 10
24603 - FLORA PPTO C | 1258 | Industrializado | Concreto | Escaleras 2, piso 8 al 9, torre 2 | 2026-08-03 | 2026-08-17 | 2026-08-21 | 14 | 35 | 35.8 | 102.3 | AUTOCOMPAC | 41 | AUTOCOMPAC-41-14 | 2026-10-22 | NUEVO | 2026-10-22 | 31.71 | 0.8
24603 - FLORA PPTO C | 1258 | Industrializado | Concreto | Escaleras 2, piso 8 al 9, torre 2 | 2026-08-03 | 2026-08-10 | 2026-08-11 | 7 | 35 | 32.1 | 91.7 | AUTOCOMPAC | 41 | AUTOCOMPAC-41-7 | 2026-10-22 | NUEVO | 2026-10-22 | 27.06 | -2.9
24603 - FLORA PPTO C | 1259 | AUTO | Concreto | Muros Ejes 11 - 12 / A - F y 9 - 11 / A - F, Piso 13, Torre 2 | 2026-08-03 | 2026-08-31 | 2026-09-02 | 28 | 48.3 | 54.4 | 112.6 | MURO | 48 | MURO-48-28 | 2026-10-22 | NUEVO | 2026-10-22 | 48 | 6.1
24603 - FLORA PPTO C | 1259 | AUTO | Concreto | Muros Ejes 11 - 12 / A - F y 9 - 11 / A - F, Piso 13, Torre 2 | 2026-08-03 | 2026-08-31 | 2026-09-02 | 28 | 48.3 | 55.8 | 115.5 | MURO | 48 | MURO-48-28 | 2026-10-22 | NUEVO | 2026-10-22 | 48 | 7.5
24603 - FLORA PPTO C | 1259 | AUTO | Concreto | Muros Ejes 11 - 12 / A - F y 9 - 11 / A - F, Piso 13, Torre 2 | 2026-08-03 | 2026-08-31 | 2026-09-02 | 28 | 48.3 | 52.9 | 109.5 | MURO | 48 | MURO-48-28 | 2026-10-22 | NUEVO | 2026-10-22 | 48 | 4.6
24603 - FLORA PPTO C | 1259 | Autocompactado | Concreto | Muros ejes 11-12 / A-F y 9-11 / A-F, piso 13, torre 2 | 2026-08-03 | 2026-08-17 | 2026-08-21 | 14 | 48 | 48.5 | 101 | MURO | 48 | MURO-48-14 | 2026-10-22 | NUEVO | 2026-10-22 | 37.12 | 0.5
24603 - FLORA PPTO C | 1259 | Autocompactado | Concreto | Muros ejes 11-12 / A-F y 9-11 / A-F, piso 13, torre 2 | 2026-08-03 | 2026-08-10 | 2026-08-11 | 7 | 48 | 30.5 | 63.5 | MURO | 48 | MURO-48-7 | 2026-10-22 | NUEVO | 2026-10-22 | 31.68 | -17.5
24603 - FLORA PPTO C | 1260 | INDUS | Concreto | Placa Ejes 1 – 4 / A – L, Piso 13, Torre 2 | 2026-08-03 | 2026-08-31 | 2026-09-02 | 28 | 34.5 | 52.5 | 152.2 | PLACA | 41 | PLACA-41-28 | 2026-10-22 | NUEVO | 2026-10-22 | 41 | 18
24603 - FLORA PPTO C | 1260 | INDUS | Concreto | Placa Ejes 1 – 4 / A – L, Piso 13, Torre 2 | 2026-08-03 | 2026-08-31 | 2026-09-02 | 28 | 34.5 | 51.2 | 148.4 | PLACA | 41 | PLACA-41-28 | 2026-10-22 | NUEVO | 2026-10-22 | 41 | 16.7
24603 - FLORA PPTO C | 1260 | INDUS | Concreto | Placa Ejes 1 – 4 / A – L, Piso 13, Torre 2 | 2026-08-03 | 2026-08-31 | 2026-09-02 | 28 | 34.5 | 53.1 | 153.9 | PLACA | 41 | PLACA-41-28 | 2026-10-22 | NUEVO | 2026-10-22 | 41 | 18.6
24603 - FLORA PPTO C | 1260 | Industrializado | Concreto | Placa ejes 1-4 / A-L, piso 13, torre 2 | 2026-08-03 | 2026-08-17 | 2026-08-21 | 14 | 38 | 50.8 | 133.7 | PLACA | 41 | PLACA-41-14 | 2026-10-22 | NUEVO | 2026-10-22 | 31.71 | 12.8
24603 - FLORA PPTO C | 1260 | Industrializado | Concreto | Placa ejes 1-4 / A-L, piso 13, torre 2 | 2026-08-03 | 2026-08-10 | 2026-08-11 | 7 | 35 | 33.8 | 96.6 | PLACA | 41 | PLACA-41-7 | 2026-10-22 | NUEVO | 2026-10-22 | 27.06 | -1.2
24603 - FLORA PPTO C | 1261 | PTICO | Concreto | Placa Piso 1, Ejes 1’ – 4 / G – K Plataforma 1 | 2026-08-04 | 2026-09-01 | 2026-09-02 | 28 | 20.7 | 22.2 | 107.2 | PLACA | 21 | PLACA-21-28 | 2026-10-22 | NUEVO | 2026-10-22 | 21 | 1.5
24603 - FLORA PPTO C | 1261 | PTICO | Concreto | Placa Piso 1, Ejes 1’ – 4 / G – K Plataforma 1 | 2026-08-04 | 2026-09-01 | 2026-09-02 | 28 | 20.7 | 22.4 | 108.2 | PLACA | 21 | PLACA-21-28 | 2026-10-22 | NUEVO | 2026-10-22 | 21 | 1.7
24603 - FLORA PPTO C | 1261 | PTICO | Concreto | Placa Piso 1, Ejes 1’ – 4 / G – K Plataforma 1 | 2026-08-04 | 2026-09-01 | 2026-09-02 | 28 | 20.7 | 21.7 | 104.8 | PLACA | 21 | PLACA-21-28 | 2026-10-22 | NUEVO | 2026-10-22 | 21 | 1
24603 - FLORA PPTO C | 1261 | Plástico | Concreto | Placa piso 1, ejes 1'-4 /G-K, plataforma 1 | 2026-08-04 | 2026-08-18 | 2026-08-21 | 14 | 21 | 19.5 | 92.9 | PLACA | 21 | PLACA-21-14 | 2026-10-22 | NUEVO | 2026-10-22 | 16.24 | -1.5
24603 - FLORA PPTO C | 1261 | Plástico | Concreto | Placa piso 1, ejes 1'-4 /G-K, plataforma 1 | 2026-08-04 | 2026-08-11 | 2026-08-12 | 7 | 21 | 14.2 | 67.6 | PLACA | 21 | PLACA-21-7 | 2026-10-22 | NUEVO | 2026-10-22 | 13.86 | -6.8
24603 - FLORA PPTO C | 1262 | INDUS | Concreto | Escalera 1, Piso 2 al 3, Torre 1 | 2026-08-04 | 2026-09-01 | 2026-09-02 | 28 | 41.4 | 50.8 | 122.7 | AUTOCOMPAC | 48 | AUTOCOMPAC-48-28 | 2026-10-22 | NUEVO | 2026-10-22 | 48 | 9.4
24603 - FLORA PPTO C | 1262 | INDUS | Concreto | Escalera 1, Piso 2 al 3, Torre 1 | 2026-08-04 | 2026-09-01 | 2026-09-02 | 28 | 41.4 | 51.5 | 124.4 | AUTOCOMPAC | 48 | AUTOCOMPAC-48-28 | 2026-10-22 | NUEVO | 2026-10-22 | 48 | 10.1
24603 - FLORA PPTO C | 1262 | INDUS | Concreto | Escalera 1, Piso 2 al 3, Torre 1 | 2026-08-04 | 2026-09-01 | 2026-09-02 | 28 | 41.4 | 52.3 | 126.3 | AUTOCOMPAC | 48 | AUTOCOMPAC-48-28 | 2026-10-22 | NUEVO | 2026-10-22 | 48 | 10.9
24603 - FLORA PPTO C | 1262 | Industrializado | Concreto | Escalera 1, piso 2 al 3, torre 1 | 2026-08-04 | 2026-08-18 | 2026-08-21 | 14 | 42 | 42.1 | 100.2 | AUTOCOMPAC | 48 | AUTOCOMPAC-48-14 | 2026-10-22 | NUEVO | 2026-10-22 | 37.12 | 0.1
24603 - FLORA PPTO C | 1262 | Industrializado | Concreto | Escalera 1, piso 2 al 3, torre 1 | 2026-08-04 | 2026-08-11 | 2026-08-12 | 7 | 42 | 34.4 | 81.9 | AUTOCOMPAC | 48 | AUTOCOMPAC-48-7 | 2026-10-22 | NUEVO | 2026-10-22 | 31.68 | -7.6
24603 - FLORA PPTO C | 1263 | AUTO | Concreto | Muros Ejes 8 – 11 / A – L 3, Torre 1 | 2026-08-04 | 2026-09-01 | 2026-09-02 | 28 | 48.3 | 60 | 124.2 | MURO | 48 | MURO-48-28 | 2026-10-22 | NUEVO | 2026-10-22 | 48 | 11.7
24603 - FLORA PPTO C | 1263 | AUTO | Concreto | Muros Ejes 8 – 11 / A – L 3, Torre 1 | 2026-08-04 | 2026-09-01 | 2026-09-02 | 28 | 48.3 | 60.9 | 126.1 | MURO | 48 | MURO-48-28 | 2026-10-22 | NUEVO | 2026-10-22 | 48 | 12.6
24603 - FLORA PPTO C | 1263 | AUTO | Concreto | Muros Ejes 8 – 11 / A – L 3, Torre 1 | 2026-08-04 | 2026-09-01 | 2026-09-02 | 28 | 48.3 | 59.5 | 123.2 | MURO | 48 | MURO-48-28 | 2026-10-22 | NUEVO | 2026-10-22 | 48 | 11.2
24603 - FLORA PPTO C | 1263 | Autocompactado | Concreto | Muros ejes 8-11 / A-L y 11-12 / A-F, piso 4, torre 1 | 2026-08-04 | 2026-08-18 | 2026-08-21 | 14 | 48 | 49.7 | 103.5 | MURO | 48 | MURO-48-14 | 2026-10-22 | NUEVO | 2026-10-22 | 37.12 | 1.7
24603 - FLORA PPTO C | 1263 | Autocompactado | Concreto | Muros ejes 8-11 / A-L y 11-12 / A-F, piso 4, torre 1 | 2026-08-04 | 2026-08-11 | 2026-08-12 | 7 | 48 | 36.5 | 76 | MURO | 48 | MURO-48-7 | 2026-10-22 | NUEVO | 2026-10-22 | 31.68 | -11.5
24603 - FLORA PPTO C | 1264 | PTICO | Concreto | Placa Piso 1, Eje 1’ – 4 / G – K Plataforma 1 | 2026-08-04 | 2026-09-01 | 2026-09-02 | 28 | 20.7 | 22.1 | 106.8 | PLACA | 21 | PLACA-21-28 | 2026-10-22 | NUEVO | 2026-10-22 | 21 | 1.4
24603 - FLORA PPTO C | 1264 | PTICO | Concreto | Placa Piso 1, Eje 1’ – 4 / G – K Plataforma 1 | 2026-08-04 | 2026-09-01 | 2026-09-02 | 28 | 20.7 | 21 | 101.4 | PLACA | 21 | PLACA-21-28 | 2026-10-22 | NUEVO | 2026-10-22 | 21 | 0.3
24603 - FLORA PPTO C | 1264 | PTICO | Concreto | Placa Piso 1, Eje 1’ – 4 / G – K Plataforma 1 | 2026-08-04 | 2026-09-01 | 2026-09-02 | 28 | 20.7 | 21.6 | 104.3 | PLACA | 21 | PLACA-21-28 | 2026-10-22 | NUEVO | 2026-10-22 | 21 | 0.9
24603 - FLORA PPTO C | 1264 | Plástico | Concreto | Placa piso 1, ejes 1'-4 / G-K, plataforma 1 | 2026-08-04 | 2026-08-18 | 2026-08-21 | 14 | 21 | 19.3 | 91.9 | PLACA | 21 | PLACA-21-14 | 2026-10-22 | NUEVO | 2026-10-22 | 16.24 | -1.7
24603 - FLORA PPTO C | 1264 | Plástico | Concreto | Placa piso 1, ejes 1'-4 / G-K, plataforma 1 | 2026-08-04 | 2026-08-11 | 2026-08-12 | 7 | 21 | 14.1 | 67.1 | PLACA | 21 | PLACA-21-7 | 2026-10-22 | NUEVO | 2026-10-22 | 13.86 | -6.9
24603 - FLORA PPTO C | 1265 | Auto | Concreto | Muros fozo ascensores y columnas ejes 4 - 5 / F, salón comunal | 2026-08-04 | 2026-09-29 | 2026-10-02 | 56 | 34.5 | 40.5 | 117.4 | MURO | 41 | MURO-41-56 | 2026-10-22 | NUEVO | 2026-10-22 | 41 | 6
24603 - FLORA PPTO C | 1265 | Auto | Concreto | Muros fozo ascensores y columnas ejes 4 - 5 / F, salón comunal | 2026-08-04 | 2026-09-29 | 2026-10-02 | 56 | 34.5 | 39.4 | 114.2 | MURO | 41 | MURO-41-56 | 2026-10-22 | NUEVO | 2026-10-22 | 41 | 4.9
24603 - FLORA PPTO C | 1265 | Auto | Concreto | Muros fozo ascensores y columnas ejes 4 - 5 / F, salón comunal | 2026-08-04 | 2026-09-29 | 2026-10-02 | 56 | 34.5 | 39.9 | 115.7 | MURO | 41 | MURO-41-56 | 2026-10-22 | NUEVO | 2026-10-22 | 41 | 5.4
24603 - FLORA PPTO C | 1265 | AUTO | Concreto | Muro Foso Ascensor y Columnas Ejes 4 – 5’ / F, Salón Comunal | 2026-08-04 | 2026-09-01 | 2026-09-02 | 28 | 34.5 | 30.3 | 87.8 | MURO | 41 | MURO-41-28 | 2026-10-22 | NUEVO | 2026-10-22 | 41 | -4.2
24603 - FLORA PPTO C | 1265 | AUTO | Concreto | Muro Foso Ascensor y Columnas Ejes 4 – 5’ / F, Salón Comunal | 2026-08-04 | 2026-09-01 | 2026-09-02 | 28 | 34.5 | 31.7 | 91.9 | MURO | 41 | MURO-41-28 | 2026-10-22 | NUEVO | 2026-10-22 | 41 | -2.8
24603 - FLORA PPTO C | 1265 | AUTO | Concreto | Muro Foso Ascensor y Columnas Ejes 4 – 5’ / F, Salón Comunal | 2026-08-04 | 2026-09-01 | 2026-09-02 | 28 | 34.5 | 31.2 | 90.4 | MURO | 41 | MURO-41-28 | 2026-10-22 | NUEVO | 2026-10-22 | 41 | -3.3
24603 - FLORA PPTO C | 1265 | Autocompactado | Concreto | Muros foso ascensor y columnas ejes 4-5' / F, salón comunal | 2026-08-04 | 2026-08-18 | 2026-08-21 | 14 | 35 | 28.7 | 82 | MURO | 41 | MURO-41-14 | 2026-10-22 | NUEVO | 2026-10-22 | 31.71 | -6.3
24603 - FLORA PPTO C | 1265 | Autocompactado | Concreto | Muros foso ascensor y columnas ejes 4-5' / F, salón comunal | 2026-08-04 | 2026-08-11 | 2026-08-12 | 7 | 35 | 25.5 | 72.9 | MURO | 41 | MURO-41-7 | 2026-10-22 | NUEVO | 2026-10-22 | 27.06 | -9.5
24603 - FLORA PPTO C | 1266 | INDUS | Concreto | Placas Ejes 1 – 6 / A – L, Piso 5, Torre 1 | 2026-08-04 | 2026-09-01 | 2026-09-02 | 28 | 41.4 | 55 | 132.9 | PLACA | 48 | PLACA-48-28 | 2026-10-22 | NUEVO | 2026-10-22 | 48 | 13.6
24603 - FLORA PPTO C | 1266 | INDUS | Concreto | Placas Ejes 1 – 6 / A – L, Piso 5, Torre 1 | 2026-08-04 | 2026-09-01 | 2026-09-02 | 28 | 41.4 | 53.7 | 129.7 | PLACA | 48 | PLACA-48-28 | 2026-10-22 | NUEVO | 2026-10-22 | 48 | 12.3
24603 - FLORA PPTO C | 1266 | INDUS | Concreto | Placas Ejes 1 – 6 / A – L, Piso 5, Torre 1 | 2026-08-04 | 2026-09-01 | 2026-09-02 | 28 | 41.4 | 54.5 | 131.6 | PLACA | 48 | PLACA-48-28 | 2026-10-22 | NUEVO | 2026-10-22 | 48 | 13.1
24603 - FLORA PPTO C | 1266 | Industrializado | Concreto | Placa ejes 1-6 / A-L, piso 5, torre 1 | 2026-08-04 | 2026-08-18 | 2026-08-21 | 14 | 42 | 41.2 | 98.1 | PLACA | 48 | PLACA-48-14 | 2026-10-22 | NUEVO | 2026-10-22 | 37.12 | -0.8
24603 - FLORA PPTO C | 1266 | Industrializado | Concreto | Placa ejes 1-6 / A-L, piso 5, torre 1 | 2026-08-04 | 2026-08-11 | 2026-08-12 | 7 | 42 | 38.3 | 91.2 | PLACA | 48 | PLACA-48-7 | 2026-10-22 | NUEVO | 2026-10-22 | 31.68 | -3.7
24603 - FLORA PPTO C | 1267 | PHCO | Concreto | Placas Piso 1, Ejes 1’ – 4 / G – K, PTA Forma 1 | 2026-08-04 | 2026-09-01 | 2026-09-02 | 28 | 20.7 | 23.9 | 115.5 | PLACA | 21 | PLACA-21-28 | 2026-10-22 | NUEVO | 2026-10-22 | 21 | 3.2
24603 - FLORA PPTO C | 1267 | PHCO | Concreto | Placas Piso 1, Ejes 1’ – 4 / G – K, PTA Forma 1 | 2026-08-04 | 2026-09-01 | 2026-09-02 | 28 | 20.7 | 23.1 | 111.6 | PLACA | 21 | PLACA-21-28 | 2026-10-22 | NUEVO | 2026-10-22 | 21 | 2.4
24603 - FLORA PPTO C | 1267 | PHCO | Concreto | Placas Piso 1, Ejes 1’ – 4 / G – K, PTA Forma 1 | 2026-08-04 | 2026-09-01 | 2026-09-02 | 28 | 20.7 | 24.5 | 118.4 | PLACA | 21 | PLACA-21-28 | 2026-10-22 | NUEVO | 2026-10-22 | 21 | 3.8
24603 - FLORA PPTO C | 1267 | Plástico | Concreto | Plac piso 1 ejes 1'-4 / G-K, plataforma 1 | 2026-08-04 | 2026-08-18 | 2026-08-21 | 14 | 21 | 18.6 | 88.6 | AUTOCOMPAC | 21 | AUTOCOMPAC-21-14 | 2026-10-22 | NUEVO | 2026-10-22 |  | -2.4
24603 - FLORA PPTO C | 1267 | Plástico | Concreto | Plac piso 1 ejes 1'-4 / G-K, plataforma 1 | 2026-08-04 | 2026-08-11 | 2026-08-12 | 7 | 21 | 14.4 | 68.6 | AUTOCOMPAC | 21 | AUTOCOMPAC-21-7 | 2026-10-22 | NUEVO | 2026-10-22 |  | -6.6
24603 - FLORA PPTO C | 1268 | AUTO | Concreto | Muros Ejes 7 – 9 / A – L Piso 13, Torre 2 | 2026-08-04 | 2026-09-01 | 2026-09-02 | 28 | 48.3 | 54.7 | 113.3 | MURO | 48 | MURO-48-28 | 2026-10-22 | NUEVO | 2026-10-22 | 48 | 6.4
24603 - FLORA PPTO C | 1268 | AUTO | Concreto | Muros Ejes 7 – 9 / A – L Piso 13, Torre 2 | 2026-08-04 | 2026-09-01 | 2026-09-02 | 28 | 48.3 | 52.3 | 108.3 | MURO | 48 | MURO-48-28 | 2026-10-22 | NUEVO | 2026-10-22 | 48 | 4
24603 - FLORA PPTO C | 1268 | AUTO | Concreto | Muros Ejes 7 – 9 / A – L Piso 13, Torre 2 | 2026-08-04 | 2026-09-01 | 2026-09-02 | 28 | 48.3 | 53.1 | 109.9 | MURO | 48 | MURO-48-28 | 2026-10-22 | NUEVO | 2026-10-22 | 48 | 4.8
24603 - FLORA PPTO C | 1268 | Autocompactado | Concreto | Muros ejes 7-9 / A-L, piso 13, torre 2 | 2026-08-04 | 2026-08-18 | 2026-08-21 | 14 | 48 | 49 | 102.1 | MURO | 48 | MURO-48-14 | 2026-10-22 | NUEVO | 2026-10-22 | 37.12 | 1
24603 - FLORA PPTO C | 1268 | Autocompactado | Concreto | Muros ejes 7-9 / A-L, piso 13, torre 2 | 2026-08-04 | 2026-08-11 | 2026-08-12 | 7 | 48 | 34.2 | 71.3 | MURO | 48 | MURO-48-7 | 2026-10-22 | NUEVO | 2026-10-22 | 31.68 | -13.8
24603 - FLORA PPTO C | 1269 | INDUS | Concreto | Placa Ejes 12 – 15 / A – L, Piso 14, Torre 2 | 2026-08-04 | 2026-09-01 | 2026-09-02 | 28 | 48.3 | 40.8 | 118.3 | PLACA | 48 | PLACA-48-28 | 2026-10-22 | NUEVO | 2026-10-22 | 48 | -7.5
24603 - FLORA PPTO C | 1269 | INDUS | Concreto | Placa Ejes 12 – 15 / A – L, Piso 14, Torre 2 | 2026-08-04 | 2026-09-01 | 2026-09-02 | 28 | 48.3 | 41.4 | 120 | PLACA | 48 | PLACA-48-28 | 2026-10-22 | NUEVO | 2026-10-22 | 48 | -6.9
24603 - FLORA PPTO C | 1269 | INDUS | Concreto | Placa Ejes 12 – 15 / A – L, Piso 14, Torre 2 | 2026-08-04 | 2026-09-01 | 2026-09-02 | 28 | 34.5 | 42 | 121.7 | PLACA | 41 | PLACA-41-28 | 2026-10-22 | NUEVO | 2026-10-22 | 41 | 7.5
24603 - FLORA PPTO C | 1269 | Industrializado | Concreto | Placa ejes 12-15 / A-L, piso 14, T2 | 2026-08-04 | 2026-08-18 | 2026-08-21 | 14 | 35 | 37.5 | 107.1 | PLACA | 41 | PLACA-41-14 | 2026-10-22 | NUEVO | 2026-10-22 | 31.71 | 2.5
24603 - FLORA PPTO C | 1269 | Industrializado | Concreto | Placa ejes 12-15 / A-L, piso 14, T2 | 2026-08-04 | 2026-08-11 | 2026-08-12 | 7 | 35 | 34.1 | 97.4 | PLACA | 41 | PLACA-41-7 | 2026-10-22 | NUEVO | 2026-10-22 | 27.06 | -0.9
24603 - FLORA PPTO C | 1270 | Indus | Concreto | Escalera 1, piso 2 al 3, torre 1 | 2026-08-05 | 2026-09-02 | 2026-09-04 | 28 | 41.4 | 53.3 | 128.7 | AUTOCOMPAC | 48 | AUTOCOMPAC-48-28 | 2026-10-22 | NUEVO | 2026-10-22 | 48 | 11.9
24603 - FLORA PPTO C | 1270 | Indus | Concreto | Escalera 1, piso 2 al 3, torre 1 | 2026-08-05 | 2026-09-02 | 2026-09-04 | 28 | 41.4 | 53.1 | 128.3 | AUTOCOMPAC | 48 | AUTOCOMPAC-48-28 | 2026-10-22 | NUEVO | 2026-10-22 | 48 | 11.7
24603 - FLORA PPTO C | 1270 | Indus | Concreto | Escalera 1, piso 2 al 3, torre 1 | 2026-08-05 | 2026-09-02 | 2026-09-04 | 28 | 41.4 | 51.7 | 124.9 | AUTOCOMPAC | 48 | AUTOCOMPAC-48-28 | 2026-10-22 | NUEVO | 2026-10-22 | 48 | 10.3
24603 - FLORA PPTO C | 1270 | Industrializado | Concreto | Escalera 1, piso 2 al 3, torre 1 | 2026-08-05 | 2026-08-19 | 2026-08-24 | 14 | 42 | 43.1 | 102.6 | AUTOCOMPAC | 48 | AUTOCOMPAC-48-14 | 2026-10-22 | NUEVO | 2026-10-22 | 37.12 | 1.1
24603 - FLORA PPTO C | 1270 | Industrializado | Concreto | Escalera 1, piso 2 al 3, torre 1 | 2026-08-05 | 2026-08-12 | 2026-08-13 | 7 | 42 | 35.6 | 84.8 | AUTOCOMPAC | 48 | AUTOCOMPAC-48-7 | 2026-10-22 | NUEVO | 2026-10-22 | 31.68 | -6.4
24603 - FLORA PPTO C | 1271 | Indus | Concreto | Placa ejes 6-8/A-2, piso 5, torre 1 | 2026-08-05 | 2026-09-02 | 2026-09-04 | 28 | 41.4 | 52 | 125.6 | PLACA | 48 | PLACA-48-28 | 2026-10-22 | NUEVO | 2026-10-22 | 48 | 10.6
24603 - FLORA PPTO C | 1271 | Indus | Concreto | Placa ejes 6-8/A-2, piso 5, torre 1 | 2026-08-05 | 2026-09-02 | 2026-09-04 | 28 | 41.4 | 50.6 | 122.2 | PLACA | 48 | PLACA-48-28 | 2026-10-22 | NUEVO | 2026-10-22 | 48 | 9.2
24603 - FLORA PPTO C | 1271 | Indus | Concreto | Placa ejes 6-8/A-2, piso 5, torre 1 | 2026-08-05 | 2026-09-02 | 2026-09-04 | 28 | 41.4 | 50 | 120.8 | PLACA | 48 | PLACA-48-28 | 2026-10-22 | NUEVO | 2026-10-22 | 48 | 8.6
24603 - FLORA PPTO C | 1271 | Industrializado | Concreto | Placa ejes 6-8 / A-L, piso 5, torre 1 | 2026-08-05 | 2026-08-19 | 2026-08-24 | 14 | 42 | 42.4 | 101 | PLACA | 48 | PLACA-48-14 | 2026-10-22 | NUEVO | 2026-10-22 | 37.12 | 0.4
24603 - FLORA PPTO C | 1271 | Industrializado | Concreto | Placa ejes 6-8 / A-L, piso 5, torre 1 | 2026-08-05 | 2026-08-12 | 2026-08-13 | 7 | 42 | 33.2 | 79 | PLACA | 48 | PLACA-48-7 | 2026-10-22 | NUEVO | 2026-10-22 | 31.68 | -8.8
24603 - FLORA PPTO C | 1272 | Auto | Concreto | Muros ejes 4-5/G-L y 5-7/A-L, piso 13, T2 | 2026-08-05 | 2026-09-02 | 2026-09-04 | 28 | 48.3 | 54.4 | 112.6 | MURO | 48 | MURO-48-28 | 2026-10-22 | NUEVO | 2026-10-22 | 48 | 6.1
24603 - FLORA PPTO C | 1272 | Auto | Concreto | Muros ejes 4-5/G-L y 5-7/A-L, piso 13, T2 | 2026-08-05 | 2026-09-02 | 2026-09-04 | 28 | 48.3 | 54.8 | 113.5 | MURO | 48 | MURO-48-28 | 2026-10-22 | NUEVO | 2026-10-22 | 48 | 6.5
24603 - FLORA PPTO C | 1272 | Auto | Concreto | Muros ejes 4-5/G-L y 5-7/A-L, piso 13, T2 | 2026-08-05 | 2026-09-02 | 2026-09-04 | 28 | 48.3 | 55 | 113.9 | MURO | 48 | MURO-48-28 | 2026-10-22 | NUEVO | 2026-10-22 | 48 | 6.7
24603 - FLORA PPTO C | 1272 | Autocompactado | Concreto | Muros ejes 4-5 / G-L y 5-7 / A-L, piso 13, T2 | 2026-08-05 | 2026-08-19 | 2026-08-24 | 14 | 48 | 47.3 | 98.5 | MURO | 48 | MURO-48-14 | 2026-10-22 | NUEVO | 2026-10-22 | 37.12 | -0.7
24603 - FLORA PPTO C | 1272 | Autocompactado | Concreto | Muros ejes 4-5 / G-L y 5-7 / A-L, piso 13, T2 | 2026-08-05 | 2026-08-12 | 2026-08-13 | 7 | 48 | 33.2 | 69.2 | MURO | 48 | MURO-48-7 | 2026-10-22 | NUEVO | 2026-10-22 | 31.68 | -14.8
24603 - FLORA PPTO C | 1273 | Auto | Concreto | Muros ejes 11-12/A-L piso 14, torre 2 | 2026-08-05 | 2026-09-02 | 2026-09-04 | 28 | 48.3 | 54.7 | 113.3 | MURO | 48 | MURO-48-28 | 2026-10-22 | NUEVO | 2026-10-22 | 48 | 6.4
24603 - FLORA PPTO C | 1273 | Auto | Concreto | Muros ejes 11-12/A-L piso 14, torre 2 | 2026-08-05 | 2026-09-02 | 2026-09-04 | 28 | 48.3 | 56.6 | 117.2 | MURO | 48 | MURO-48-28 | 2026-10-22 | NUEVO | 2026-10-22 | 48 | 8.3
24603 - FLORA PPTO C | 1273 | Auto | Concreto | Muros ejes 11-12/A-L piso 14, torre 2 | 2026-08-05 | 2026-09-02 | 2026-09-04 | 28 | 48.3 | 54.3 | 112.4 | MURO | 48 | MURO-48-28 | 2026-10-22 | NUEVO | 2026-10-22 | 48 | 6
24603 - FLORA PPTO C | 1273 | Autocompactado | Concreto | Muros ejes 11-12 / G-L y 12-15 / A-L, piso 4, T1 | 2026-08-05 | 2026-08-19 | 2026-08-24 | 14 | 48 | 47.7 | 99.4 | MURO | 48 | MURO-48-14 | 2026-10-22 | NUEVO | 2026-10-22 | 37.12 | -0.3
24603 - FLORA PPTO C | 1273 | Autocompactado | Concreto | Muros ejes 11-12 / G-L y 12-15 / A-L, piso 4, T1 | 2026-08-05 | 2026-08-12 | 2026-08-13 | 7 | 48 | 34.2 | 71.3 | MURO | 48 | MURO-48-7 | 2026-10-22 | NUEVO | 2026-10-22 | 31.68 | -13.8
24603 - FLORA PPTO C | 1274 | Indus | Concreto | Placa ejes 9-12/A-L piso 14, torre 2 | 2026-08-05 | 2026-09-02 | 2026-09-04 | 28 | 34.5 | 44.9 | 130.1 | PLACA | 41 | PLACA-41-28 | 2026-10-22 | NUEVO | 2026-10-22 | 41 | 10.4
24603 - FLORA PPTO C | 1274 | Indus | Concreto | Placa ejes 9-12/A-L piso 14, torre 2 | 2026-08-05 | 2026-09-02 | 2026-09-04 | 28 | 34.5 | 43.7 | 126.7 | PLACA | 41 | PLACA-41-28 | 2026-10-22 | NUEVO | 2026-10-22 | 41 | 9.2
24603 - FLORA PPTO C | 1274 | Indus | Concreto | Placa ejes 9-12/A-L piso 14, torre 2 | 2026-08-05 | 2026-09-02 | 2026-09-04 | 28 | 34.5 | 43.1 | 124.9 | PLACA | 41 | PLACA-41-28 | 2026-10-22 | NUEVO | 2026-10-22 | 41 | 8.6
24603 - FLORA PPTO C | 1274 | Industrializado | Concreto | Placa ejes 9-12 / A-L, piso 14, torre 2 | 2026-08-05 | 2026-08-19 | 2026-08-24 | 14 | 35 | 34 | 97.1 | PLACA | 41 | PLACA-41-14 | 2026-10-22 | NUEVO | 2026-10-22 | 31.71 | -1
24603 - FLORA PPTO C | 1274 | Industrializado | Concreto | Placa ejes 9-12 / A-L, piso 14, torre 2 | 2026-08-05 | 2026-08-12 | 2026-08-13 | 7 | 35 | 26.3 | 75.1 | PLACA | 41 | PLACA-41-7 | 2026-10-22 | NUEVO | 2026-10-22 | 27.06 | -8.7
24603 - FLORA PPTO C | 1275 | Auto | Concreto | Columnas y muro ejes 3 - 4 / G semi sótano salón comunal | 2026-08-06 | 2026-09-03 | 2026-09-04 | 28 | 34.5 | 41.6 | 120.6 | MURO | 41 | MURO-41-28 | 2026-10-22 | NUEVO | 2026-10-22 | 41 | 7.1
24603 - FLORA PPTO C | 1275 | Auto | Concreto | Columnas y muro ejes 3 - 4 / G semi sótano salón comunal | 2026-08-06 | 2026-09-03 | 2026-09-04 | 28 | 34.5 | 39.9 | 115.7 | MURO | 41 | MURO-41-28 | 2026-10-22 | NUEVO | 2026-10-22 | 41 | 5.4
24603 - FLORA PPTO C | 1275 | Auto | Concreto | Columnas y muro ejes 3 - 4 / G semi sótano salón comunal | 2026-08-06 | 2026-09-03 | 2026-09-04 | 28 | 34.5 | 41.1 | 119.1 | MURO | 41 | MURO-41-28 | 2026-10-22 | NUEVO | 2026-10-22 | 41 | 6.6
24603 - FLORA PPTO C | 1275 | Autocompactado | Concreto | Columnas y muro ejes 3-4 / G semisótano salón comunal | 2026-08-06 | 2026-08-20 | 2026-08-24 | 14 | 35 | 34.6 | 98.9 | MURO | 41 | MURO-41-14 | 2026-10-22 | NUEVO | 2026-10-22 | 31.71 | -0.4
24603 - FLORA PPTO C | 1275 | Autocompactado | Concreto | Columnas y muro ejes 3-4 / G semisótano salón comunal | 2026-08-06 | 2026-08-13 | 2026-08-14 | 7 | 35 | 29.3 | 83.7 | MURO | 41 | MURO-41-7 | 2026-10-22 | NUEVO | 2026-10-22 | 27.06 | -5.7
24603 - FLORA PPTO C | 1276 | Indus | Concreto | Placa ejes 8 - 12 / A - F piso 5, torre 1 | 2026-08-06 | 2026-09-03 | 2026-09-04 | 28 | 41.4 | 53.9 | 130.2 | PLACA | 48 | PLACA-48-28 | 2026-10-22 | NUEVO | 2026-10-22 | 48 | 12.5
24603 - FLORA PPTO C | 1276 | Indus | Concreto | Placa ejes 8 - 12 / A - F piso 5, torre 1 | 2026-08-06 | 2026-09-03 | 2026-09-04 | 28 | 41.4 | 54.7 | 132.1 | PLACA | 48 | PLACA-48-28 | 2026-10-22 | NUEVO | 2026-10-22 | 48 | 13.3
24603 - FLORA PPTO C | 1276 | Indus | Concreto | Placa ejes 8 - 12 / A - F piso 5, torre 1 | 2026-08-06 | 2026-09-03 | 2026-09-04 | 28 | 41.4 | 54.5 | 131.6 | PLACA | 48 | PLACA-48-28 | 2026-10-22 | NUEVO | 2026-10-22 | 48 | 13.1
24603 - FLORA PPTO C | 1276 | Industrializado | Concreto | Placa ejes 8-12 / A-F, piso 5, torre 1 | 2026-08-06 | 2026-08-20 | 2026-08-24 | 14 | 42 | 42.4 | 101 | PLACA | 48 | PLACA-48-14 | 2026-10-22 | NUEVO | 2026-10-22 | 37.12 | 0.4
24603 - FLORA PPTO C | 1276 | Industrializado | Concreto | Placa ejes 8-12 / A-F, piso 5, torre 1 | 2026-08-06 | 2026-08-13 | 2026-08-14 | 7 | 42 | 37.7 | 89.8 | PLACA | 48 | PLACA-48-7 | 2026-10-22 | NUEVO | 2026-10-22 | 31.68 | -4.3
24603 - FLORA PPTO C | 1277 | Indus | Concreto | Placa ejes 7 - 9 / A - L piso 14, torre 2 | 2026-08-06 | 2026-09-03 | 2026-09-04 | 28 | 34.5 | 45.1 | 130.7 | PLACA | 41 | PLACA-41-28 | 2026-10-22 | NUEVO | 2026-10-22 | 41 | 10.6
24603 - FLORA PPTO C | 1277 | Indus | Concreto | Placa ejes 7 - 9 / A - L piso 14, torre 2 | 2026-08-06 | 2026-09-03 | 2026-09-04 | 28 | 34.5 | 45.8 | 132.8 | PLACA | 41 | PLACA-41-28 | 2026-10-22 | NUEVO | 2026-10-22 | 41 | 11.3
24603 - FLORA PPTO C | 1277 | Indus | Concreto | Placa ejes 7 - 9 / A - L piso 14, torre 2 | 2026-08-06 | 2026-09-03 | 2026-09-04 | 28 | 34.5 | 45.6 | 132.2 | PLACA | 41 | PLACA-41-28 | 2026-10-22 | NUEVO | 2026-10-22 | 41 | 11.1
24603 - FLORA PPTO C | 1277 | Industrializado | Concreto | Placa ejes 7-9 / A-L, piso 14, torre 2 | 2026-08-06 | 2026-08-20 | 2026-08-24 | 14 | 35 | 35.1 | 100.3 | PLACA | 41 | PLACA-41-14 | 2026-10-22 | NUEVO | 2026-10-22 | 31.71 | 0.1
24603 - FLORA PPTO C | 1277 | Industrializado | Concreto | Placa ejes 7-9 / A-L, piso 14, torre 2 | 2026-08-06 | 2026-08-13 | 2026-08-14 | 7 | 35 | 30.8 | 88 | PLACA | 41 | PLACA-41-7 | 2026-10-22 | NUEVO | 2026-10-22 | 27.06 | -4.2
24603 - FLORA PPTO C | 1278 | Auto | Concreto | Muros ejes 4 - 5 / A - F y 1 - 4 / A - L, piso 13, torre 2 | 2026-08-06 | 2026-09-03 | 2026-09-04 | 28 | 48.3 | 56.5 | 117 | MURO | 48 | MURO-48-28 | 2026-10-22 | NUEVO | 2026-10-22 | 48 | 8.2
24603 - FLORA PPTO C | 1278 | Auto | Concreto | Muros ejes 4 - 5 / A - F y 1 - 4 / A - L, piso 13, torre 2 | 2026-08-06 | 2026-09-03 | 2026-09-04 | 28 | 48.3 | 55.1 | 114.1 | MURO | 48 | MURO-48-28 | 2026-10-22 | NUEVO | 2026-10-22 | 48 | 6.8
24603 - FLORA PPTO C | 1278 | Auto | Concreto | Muros ejes 4 - 5 / A - F y 1 - 4 / A - L, piso 13, torre 2 | 2026-08-06 | 2026-09-03 | 2026-09-04 | 28 | 48.3 | 54.9 | 113.7 | MURO | 48 | MURO-48-28 | 2026-10-22 | NUEVO | 2026-10-22 | 48 | 6.6
24603 - FLORA PPTO C | 1278 | Autocompactado | Concreto | Muros ejes 4-5 / A-F y 1-4 / A-L, piso 13, torre 2 | 2026-08-06 | 2026-08-20 | 2026-08-24 | 14 | 48 | 46.4 | 96.7 | MURO | 48 | MURO-48-14 | 2026-10-22 | NUEVO | 2026-10-22 | 37.12 | -1.6
24603 - FLORA PPTO C | 1278 | Autocompactado | Concreto | Muros ejes 4-5 / A-F y 1-4 / A-L, piso 13, torre 2 | 2026-08-06 | 2026-08-13 | 2026-08-14 | 7 | 48 | 36.8 | 76.7 | MURO | 48 | MURO-48-7 | 2026-10-22 | NUEVO | 2026-10-22 | 31.68 | -11.2
24603 - FLORA PPTO C | 1279 | Industrializado | Concreto | Escalera 1 piso 3 al 4 Torre 2 | 2026-08-08 | 2026-09-05 | 2026-09-08 | 28 | 41.4 | 46 | 111.1 | AUTOCOMPAC | 48 | AUTOCOMPAC-48-28 | 2026-10-22 | NUEVO | 2026-10-22 | 48 | 4.6
24603 - FLORA PPTO C | 1279 | Industrializado | Concreto | Escalera 1 piso 3 al 4 Torre 2 | 2026-08-08 | 2026-09-05 | 2026-09-08 | 28 | 41.4 | 46.7 | 112.8 | AUTOCOMPAC | 48 | AUTOCOMPAC-48-28 | 2026-10-22 | NUEVO | 2026-10-22 | 48 | 5.3
24603 - FLORA PPTO C | 1279 | Industrializado | Concreto | Escalera 1 piso 3 al 4 Torre 2 | 2026-08-08 | 2026-09-05 | 2026-09-08 | 28 | 41.4 | 47.3 | 114.3 | AUTOCOMPAC | 48 | AUTOCOMPAC-48-28 | 2026-10-22 | NUEVO | 2026-10-22 | 48 | 5.9
24603 - FLORA PPTO C | 1279 | Industrializado | Concreto | Escalera 1, piso 3 al 4, torre 2 | 2026-08-08 | 2026-08-22 | 2026-08-24 | 14 | 42 | 42.4 | 101 | AUTOCOMPAC | 48 | AUTOCOMPAC-48-14 | 2026-10-22 | NUEVO | 2026-10-22 | 37.12 | 0.4
24603 - FLORA PPTO C | 1279 | Industrializado | Concreto | Escalera 1, piso 3 al 4, torre 2 | 2026-08-08 | 2026-08-15 | 2026-08-21 | 7 | 42 | 36.4 | 86.7 | AUTOCOMPAC | 48 | AUTOCOMPAC-48-7 | 2026-10-22 | NUEVO | 2026-10-22 | 31.68 | -5.6
24603 - FLORA PPTO C | 1280 | Industrializado | Concreto | Placa ejes 8 - 12 / G - L piso 5 Torre 1 | 2026-08-08 | 2026-09-05 | 2026-09-08 | 28 | 41.4 | 47.7 | 115.2 | PLACA | 48 | PLACA-48-28 | 2026-10-22 | NUEVO | 2026-10-22 | 48 | 6.3
24603 - FLORA PPTO C | 1280 | Industrializado | Concreto | Placa ejes 8 - 12 / G - L piso 5 Torre 1 | 2026-08-08 | 2026-09-05 | 2026-09-08 | 28 | 41.4 | 48.4 | 116.9 | PLACA | 48 | PLACA-48-28 | 2026-10-22 | NUEVO | 2026-10-22 | 48 | 7
24603 - FLORA PPTO C | 1280 | Industrializado | Concreto | Placa ejes 8 - 12 / G - L piso 5 Torre 1 | 2026-08-08 | 2026-09-05 | 2026-09-08 | 28 | 41.4 | 49.1 | 118.6 | PLACA | 48 | PLACA-48-28 | 2026-10-22 | NUEVO | 2026-10-22 | 48 | 7.7
24603 - FLORA PPTO C | 1280 | Industrializado | Concreto | Placa ejes 8-12 / G-L, piso 5, torre 1 | 2026-08-08 | 2026-08-22 | 2026-08-24 | 14 | 42 | 42.8 | 101.9 | PLACA | 48 | PLACA-48-14 | 2026-10-22 | NUEVO | 2026-10-22 | 37.12 | 0.8
24603 - FLORA PPTO C | 1280 | Industrializado | Concreto | Placa ejes 8-12 / G-L, piso 5, torre 1 | 2026-08-08 | 2026-08-15 | 2026-08-21 | 7 | 42 | 33.3 | 79.3 | PLACA | 48 | PLACA-48-7 | 2026-10-22 | NUEVO | 2026-10-22 | 31.68 | -8.7
24603 - FLORA PPTO C | 1281 | Industrializado | Concreto | Placa ejes 4 - 7 / A - L piso 14 Torre 2 | 2026-08-08 | 2026-09-05 | 2026-09-08 | 28 | 34.5 | 49.9 | 144.6 | PLACA | 41 | PLACA-41-28 | 2026-10-22 | NUEVO | 2026-10-22 | 41 | 15.4
24603 - FLORA PPTO C | 1281 | Industrializado | Concreto | Placa ejes 4 - 7 / A - L piso 14 Torre 2 | 2026-08-08 | 2026-09-05 | 2026-09-08 | 28 | 34.5 | 50.6 | 146.7 | PLACA | 41 | PLACA-41-28 | 2026-10-22 | NUEVO | 2026-10-22 | 41 | 16.1
24603 - FLORA PPTO C | 1281 | Industrializado | Concreto | Placa ejes 4 - 7 / A - L piso 14 Torre 2 | 2026-08-08 | 2026-09-05 | 2026-09-08 | 28 | 34.5 | 51.4 | 149 | PLACA | 41 | PLACA-41-28 | 2026-10-22 | NUEVO | 2026-10-22 | 41 | 16.9
24603 - FLORA PPTO C | 1281 | Industrializado | Concreto | Placa ejes 4-7 / A-L, piso 14, torre 2 | 2026-08-08 | 2026-08-22 | 2026-08-24 | 14 | 35 | 38.9 | 111.1 | PLACA | 41 | PLACA-41-14 | 2026-10-22 | NUEVO | 2026-10-22 | 31.71 | 3.9
24603 - FLORA PPTO C | 1281 | Industrializado | Concreto | Placa ejes 4-7 / A-L, piso 14, torre 2 | 2026-08-08 | 2026-08-15 | 2026-08-21 | 7 | 35 | 35.1 | 100.3 | PLACA | 41 | PLACA-41-7 | 2026-10-22 | NUEVO | 2026-10-22 | 27.06 | 0.1
24603 - FLORA PPTO C | 1282 | Autocompactante | Concreto | Muros ejes 12 - 15 / A - L piso 14 Torre 2 | 2026-08-08 | 2026-09-05 | 2026-09-08 | 28 | 41.4 | 45 | 108.7 | MURO | 48 | MURO-48-28 | 2026-10-22 | NUEVO | 2026-10-22 | 48 | 3.6
24603 - FLORA PPTO C | 1282 | Autocompactante | Concreto | Muros ejes 12 - 15 / A - L piso 14 Torre 2 | 2026-08-08 | 2026-09-05 | 2026-09-08 | 28 | 41.4 | 45.7 | 110.4 | MURO | 48 | MURO-48-28 | 2026-10-22 | NUEVO | 2026-10-22 | 48 | 4.3
24603 - FLORA PPTO C | 1282 | Autocompactante | Concreto | Muros ejes 12 - 15 / A - L piso 14 Torre 2 | 2026-08-08 | 2026-09-05 | 2026-09-08 | 28 | 41.4 | 46.2 | 111.6 | MURO | 48 | MURO-48-28 | 2026-10-22 | NUEVO | 2026-10-22 | 48 | 4.8
24603 - FLORA PPTO C | 1282 | Autocompactado | Concreto | Muros ejes 12-15 / A-L, piso 14, torre 2 | 2026-08-08 | 2026-08-22 | 2026-08-24 | 14 | 42 | 41.9 | 99.8 | MURO | 48 | MURO-48-14 | 2026-10-22 | NUEVO | 2026-10-22 | 37.12 | -0.1
24603 - FLORA PPTO C | 1282 | Autocompactado | Concreto | Muros ejes 12-15 / A-L, piso 14, torre 2 | 2026-08-08 | 2026-08-15 | 2026-08-21 | 7 | 42 | 30.7 | 73.1 | MURO | 48 | MURO-48-7 | 2026-10-22 | NUEVO | 2026-10-22 | 31.68 | -11.3
24603 - FLORA PPTO C | 1283 | Ptico | Concreto | Poso eyector 2, platafotma 1 | 2026-08-10 | 2026-09-07 | 2026-09-08 | 28 | 20.7 | 26.8 | 129.5 | OTRO | 21 | OTRO-21-28 | 2026-10-22 | NUEVO | 2026-10-22 |  | 6.1
24603 - FLORA PPTO C | 1283 | Ptico | Concreto | Poso eyector 2, platafotma 1 | 2026-08-10 | 2026-09-07 | 2026-09-08 | 28 | 20.7 | 26.4 | 127.5 | OTRO | 21 | OTRO-21-28 | 2026-10-22 | NUEVO | 2026-10-22 |  | 5.7
24603 - FLORA PPTO C | 1283 | Ptico | Concreto | Poso eyector 2, platafotma 1 | 2026-08-10 | 2026-09-07 | 2026-09-08 | 28 | 20.7 | 27.7 | 133.8 | OTRO | 21 | OTRO-21-28 | 2026-10-22 | NUEVO | 2026-10-22 |  | 7
24603 - FLORA PPTO C | 1283 | Plástico | Concreto | Pozo inyector 2, plataforma 1 | 2026-08-10 | 2026-08-24 | 2026-08-27 | 14 | 21 | 23.3 | 111 | AUTOCOMPAC | 21 | AUTOCOMPAC-21-14 | 2026-10-22 | NUEVO | 2026-10-22 |  | 2.3
24603 - FLORA PPTO C | 1283 | Plástico | Concreto | Pozo inyector 2, plataforma 1 | 2026-08-10 | 2026-08-17 | 2026-08-21 | 7 | 21 | 19.6 | 93.3 | AUTOCOMPAC | 21 | AUTOCOMPAC-21-7 | 2026-10-22 | NUEVO | 2026-10-22 |  | -1.4
24603 - FLORA PPTO C | 1284 | Auto | Concreto | Muros ejes 1 - 7 / G - L piso 5, torre 1 | 2026-08-10 | 2026-09-07 | 2026-09-08 | 28 | 48.3 | 54.4 | 112.6 | MURO | 48 | MURO-48-28 | 2026-10-22 | NUEVO | 2026-10-22 | 48 | 6.1
24603 - FLORA PPTO C | 1284 | Auto | Concreto | Muros ejes 1 - 7 / G - L piso 5, torre 1 | 2026-08-10 | 2026-09-07 | 2026-09-08 | 28 | 48.3 | 55 | 113.9 | MURO | 48 | MURO-48-28 | 2026-10-22 | NUEVO | 2026-10-22 | 48 | 6.7
24603 - FLORA PPTO C | 1284 | Auto | Concreto | Muros ejes 1 - 7 / G - L piso 5, torre 1 | 2026-08-10 | 2026-09-07 | 2026-09-08 | 28 | 48.3 | 53.5 | 110.8 | MURO | 48 | MURO-48-28 | 2026-10-22 | NUEVO | 2026-10-22 | 48 | 5.2
24603 - FLORA PPTO C | 1284 | Autocompactado | Concreto | Muros ejes 1-7 / G-L, piso 5, torre 1 | 2026-08-10 | 2026-08-24 | 2026-08-27 | 14 | 48 | 44.9 | 93.5 | MURO | 48 | MURO-48-14 | 2026-10-22 | NUEVO | 2026-10-22 | 37.12 | -3.1
24603 - FLORA PPTO C | 1284 | Autocompactado | Concreto | Muros ejes 1-7 / G-L, piso 5, torre 1 | 2026-08-10 | 2026-08-17 | 2026-08-21 | 7 | 48 | 35.1 | 73.1 | MURO | 48 | MURO-48-7 | 2026-10-22 | NUEVO | 2026-10-22 | 31.68 | -12.9
24603 - FLORA PPTO C | 1285 | Indus | Concreto | Placa ejes 12 - 15 / A - L piso 5, torre 1 | 2026-08-11 | 2026-09-08 | 2026-09-09 | 28 | 41.4 | 57.5 | 138.9 | PLACA | 48 | PLACA-48-28 | 2026-10-22 | NUEVO | 2026-10-22 | 48 | 16.1
24603 - FLORA PPTO C | 1285 | Indus | Concreto | Placa ejes 12 - 15 / A - L piso 5, torre 1 | 2026-08-11 | 2026-09-08 | 2026-09-09 | 28 | 41.4 | 56.1 | 135.5 | PLACA | 48 | PLACA-48-28 | 2026-10-22 | NUEVO | 2026-10-22 | 48 | 14.7
24603 - FLORA PPTO C | 1285 | Indus | Concreto | Placa ejes 12 - 15 / A - L piso 5, torre 1 | 2026-08-11 | 2026-09-08 | 2026-09-09 | 28 | 41.4 | 57 | 137.7 | PLACA | 48 | PLACA-48-28 | 2026-10-22 | NUEVO | 2026-10-22 | 48 | 15.6
24603 - FLORA PPTO C | 1285 | Industrializado | Concreto | Placa ejes 12-15 / A-L, piso 5, torre 1 | 2026-08-11 | 2026-08-25 | 2026-08-27 | 14 | 42 | 44 | 104.8 | PLACA | 48 | PLACA-48-14 | 2026-10-22 | NUEVO | 2026-10-22 | 37.12 | 2
24603 - FLORA PPTO C | 1285 | Industrializado | Concreto | Placa ejes 12-15 / A-L, piso 5, torre 1 | 2026-08-11 | 2026-08-18 | 2026-08-21 | 7 | 42 | 38.5 | 91.7 | PLACA | 48 | PLACA-48-7 | 2026-10-22 | NUEVO | 2026-10-22 | 31.68 | -3.5
24603 - FLORA PPTO C | 1286 | Auto | Concreto | Muros ejes 11 - 12 / A - E y 9 - 11 piso 14 T2 | 2026-08-11 | 2026-09-08 | 2026-09-09 | 28 | 41.4 | 47.4 | 114.5 | MURO | 48 | MURO-48-28 | 2026-10-22 | NUEVO | 2026-10-22 | 48 | 6
24603 - FLORA PPTO C | 1286 | Auto | Concreto | Muros ejes 11 - 12 / A - E y 9 - 11 piso 14 T2 | 2026-08-11 | 2026-09-08 | 2026-09-09 | 28 | 41.4 | 48.1 | 116.2 | MURO | 48 | MURO-48-28 | 2026-10-22 | NUEVO | 2026-10-22 | 48 | 6.7
24603 - FLORA PPTO C | 1286 | Auto | Concreto | Muros ejes 11 - 12 / A - E y 9 - 11 piso 14 T2 | 2026-08-11 | 2026-09-08 | 2026-09-09 | 28 | 41.4 | 46.4 | 112.1 | MURO | 48 | MURO-48-28 | 2026-10-22 | NUEVO | 2026-10-22 | 48 | 5
24603 - FLORA PPTO C | 1286 | Autocompactado | Concreto | Muros ejes 11-12 / A-F y 9-11, piso 14, T2 | 2026-08-11 | 2026-08-25 | 2026-08-27 | 14 | 42 | 40.3 | 96 | MURO | 48 | MURO-48-14 | 2026-10-22 | NUEVO | 2026-10-22 | 37.12 | -1.7
24603 - FLORA PPTO C | 1286 | Autocompactado | Concreto | Muros ejes 11-12 / A-F y 9-11, piso 14, T2 | 2026-08-11 | 2026-08-18 | 2026-08-21 | 7 | 42 | 34 | 81 | MURO | 48 | MURO-48-7 | 2026-10-22 | NUEVO | 2026-10-22 | 31.68 | -8
24603 - FLORA PPTO C | 1287 | Auto | Concreto | Muros ejes 1 - 7 / A - F, piso 5, torre 1 | 2026-08-11 | 2026-09-08 | 2026-09-09 | 28 | 48.3 | 57.3 | 118.6 | MURO | 48 | MURO-48-28 | 2026-10-22 | NUEVO | 2026-10-22 | 48 | 9
24603 - FLORA PPTO C | 1287 | Auto | Concreto | Muros ejes 1 - 7 / A - F, piso 5, torre 1 | 2026-08-11 | 2026-09-08 | 2026-09-09 | 28 | 48.3 | 56 | 115.9 | MURO | 48 | MURO-48-28 | 2026-10-22 | NUEVO | 2026-10-22 | 48 | 7.7
24603 - FLORA PPTO C | 1287 | Auto | Concreto | Muros ejes 1 - 7 / A - F, piso 5, torre 1 | 2026-08-11 | 2026-09-08 | 2026-09-09 | 28 | 48.3 | 56.5 | 117 | MURO | 48 | MURO-48-28 | 2026-10-22 | NUEVO | 2026-10-22 | 48 | 8.2
24603 - FLORA PPTO C | 1287 | Autocompactado | Concreto | Muros ejes 1-7 / A-F, piso 5, torre 1 | 2026-08-11 | 2026-08-25 | 2026-08-27 | 14 | 48 | 44.5 | 92.7 | MURO | 48 | MURO-48-14 | 2026-10-22 | NUEVO | 2026-10-22 | 37.12 | -3.5
24603 - FLORA PPTO C | 1287 | Autocompactado | Concreto | Muros ejes 1-7 / A-F, piso 5, torre 1 | 2026-08-11 | 2026-08-18 | 2026-08-21 | 7 | 48 | 33.3 | 69.4 | MURO | 48 | MURO-48-7 | 2026-10-22 | NUEVO | 2026-10-22 | 31.68 | -14.7
24603 - FLORA PPTO C | 1288 | Indus | Concreto | Escalera 2 piso 9 al 10 torre 2 | 2026-08-12 | 2026-09-09 | 2026-09-10 | 28 | 41.4 | 51.6 | 124.6 | AUTOCOMPAC | 48 | AUTOCOMPAC-48-28 | 2026-10-22 | NUEVO | 2026-10-22 | 48 | 10.2
24603 - FLORA PPTO C | 1288 | Indus | Concreto | Escalera 2 piso 9 al 10 torre 2 | 2026-08-12 | 2026-09-09 | 2026-09-10 | 28 | 41.4 | 52.4 | 126.6 | AUTOCOMPAC | 48 | AUTOCOMPAC-48-28 | 2026-10-22 | NUEVO | 2026-10-22 | 48 | 11
24603 - FLORA PPTO C | 1288 | Indus | Concreto | Escalera 2 piso 9 al 10 torre 2 | 2026-08-12 | 2026-09-09 | 2026-09-10 | 28 | 41.4 | 50.1 | 121 | AUTOCOMPAC | 48 | AUTOCOMPAC-48-28 | 2026-10-22 | NUEVO | 2026-10-22 | 48 | 8.7
24603 - FLORA PPTO C | 1288 | Industrializado | Concreto | Escalera 2, piso 9 al 10, torre 2 | 2026-08-12 | 2026-08-26 | 2026-08-27 | 14 | 42 | 46.2 | 110 | AUTOCOMPAC | 48 | AUTOCOMPAC-48-14 | 2026-10-22 | NUEVO | 2026-10-22 | 37.12 | 4.2
24603 - FLORA PPTO C | 1288 | Industrializado | Concreto | Escalera 2, piso 9 al 10, torre 2 | 2026-08-12 | 2026-08-19 | 2026-08-24 | 7 | 42 | 43.1 | 102.6 | AUTOCOMPAC | 48 | AUTOCOMPAC-48-7 | 2026-10-22 | NUEVO | 2026-10-22 | 31.68 | 1.1
24603 - FLORA PPTO C | 1289 | Indus | Concreto | Placa ejes 1 - 6 / G - L psio 6 T1 | 2026-08-12 | 2026-09-09 | 2026-09-10 | 28 | 41.4 | 54.4 | 131.4 | PLACA | 48 | PLACA-48-28 | 2026-10-22 | NUEVO | 2026-10-22 | 48 | 13
24603 - FLORA PPTO C | 1289 | Indus | Concreto | Placa ejes 1 - 6 / G - L psio 6 T1 | 2026-08-12 | 2026-09-09 | 2026-09-10 | 28 | 41.4 | 52.1 | 125.8 | PLACA | 48 | PLACA-48-28 | 2026-10-22 | NUEVO | 2026-10-22 | 48 | 10.7
24603 - FLORA PPTO C | 1289 | Indus | Concreto | Placa ejes 1 - 6 / G - L psio 6 T1 | 2026-08-12 | 2026-09-09 | 2026-09-10 | 28 | 41.4 | 53.9 | 130.2 | PLACA | 48 | PLACA-48-28 | 2026-10-22 | NUEVO | 2026-10-22 | 48 | 12.5
24603 - FLORA PPTO C | 1289 | Industrializado | Concreto | Placa ejes 1-6 / G-L, piso 6, T1 | 2026-08-12 | 2026-08-26 | 2026-08-27 | 14 | 42 | 44.3 | 105.5 | PLACA | 48 | PLACA-48-14 | 2026-10-22 | NUEVO | 2026-10-22 | 37.12 | 2.3
24603 - FLORA PPTO C | 1289 | Industrializado | Concreto | Placa ejes 1-6 / G-L, piso 6, T1 | 2026-08-12 | 2026-08-19 | 2026-08-24 | 7 | 42 | 42.8 | 101.9 | PLACA | 48 | PLACA-48-7 | 2026-10-22 | NUEVO | 2026-10-22 | 31.68 | 0.8
24603 - FLORA PPTO C | 1290 | Indus | Concreto | Placa ejes 1 - 4 / A - L piso 14 torre 2 | 2026-08-12 | 2026-09-09 | 2026-09-10 | 28 | 34.5 | 49.6 | 143.8 | PLACA | 41 | PLACA-41-28 | 2026-10-22 | NUEVO | 2026-10-22 | 41 | 15.1
24603 - FLORA PPTO C | 1290 | Indus | Concreto | Placa ejes 1 - 4 / A - L piso 14 torre 2 | 2026-08-12 | 2026-09-09 | 2026-09-10 | 28 | 34.5 | 50.4 | 146.1 | PLACA | 41 | PLACA-41-28 | 2026-10-22 | NUEVO | 2026-10-22 | 41 | 15.9
24603 - FLORA PPTO C | 1290 | Indus | Concreto | Placa ejes 1 - 4 / A - L piso 14 torre 2 | 2026-08-12 | 2026-09-09 | 2026-09-10 | 28 | 34.5 | 48 | 139.1 | PLACA | 41 | PLACA-41-28 | 2026-10-22 | NUEVO | 2026-10-22 | 41 | 13.5
24603 - FLORA PPTO C | 1290 | Industrializado | Concreto | Placa ejes 1-4 / A-L, piso 14, T2 | 2026-08-12 | 2026-08-26 | 2026-08-27 | 14 | 35 | 42.2 | 120.6 | PLACA | 41 | PLACA-41-14 | 2026-10-22 | NUEVO | 2026-10-22 | 31.71 | 7.2
24603 - FLORA PPTO C | 1290 | Industrializado | Concreto | Placa ejes 1-4 / A-L, piso 14, T2 | 2026-08-12 | 2026-08-19 | 2026-08-24 | 7 | 35 | 34.3 | 98 | PLACA | 41 | PLACA-41-7 | 2026-10-22 | NUEVO | 2026-10-22 | 27.06 | -0.7
24603 - FLORA PPTO C | 1291 | Auto | Concreto | Muros ejes 7 - 9 / A - L piso 14 T2 | 2026-08-12 | 2026-09-09 | 2026-09-10 | 28 | 41.4 | 49.3 | 119.1 | MURO | 48 | MURO-48-28 | 2026-10-22 | NUEVO | 2026-10-22 | 48 | 7.9
24603 - FLORA PPTO C | 1291 | Auto | Concreto | Muros ejes 7 - 9 / A - L piso 14 T2 | 2026-08-12 | 2026-09-09 | 2026-09-10 | 28 | 41.4 | 48.1 | 116.2 | MURO | 48 | MURO-48-28 | 2026-10-22 | NUEVO | 2026-10-22 | 48 | 6.7
24603 - FLORA PPTO C | 1291 | Auto | Concreto | Muros ejes 7 - 9 / A - L piso 14 T2 | 2026-08-12 | 2026-09-09 | 2026-09-10 | 28 | 41.4 | 48.7 | 117.6 | MURO | 48 | MURO-48-28 | 2026-10-22 | NUEVO | 2026-10-22 | 48 | 7.3
24603 - FLORA PPTO C | 1291 | Autocompactado | Concreto | Muros ejes 7-9 / A-L, piso 14, T2 | 2026-08-12 | 2026-08-26 | 2026-08-27 | 14 | 42 | 42.3 | 100.7 | MURO | 48 | MURO-48-14 | 2026-10-22 | NUEVO | 2026-10-22 | 37.12 | 0.3
24603 - FLORA PPTO C | 1291 | Autocompactado | Concreto | Muros ejes 7-9 / A-L, piso 14, T2 | 2026-08-12 | 2026-08-19 | 2026-08-24 | 7 | 42 | 34.4 | 81.9 | MURO | 48 | MURO-48-7 | 2026-10-22 | NUEVO | 2026-10-22 | 31.68 | -7.6
24603 - FLORA PPTO C | 1292 | Auto | Concreto | Muros ejes 7 - 9 / A - L piso 5 torre 1 | 2026-08-12 | 2026-09-09 | 2026-09-10 | 28 | 48.3 | 59.3 | 122.8 | MURO | 48 | MURO-48-28 | 2026-10-22 | NUEVO | 2026-10-22 | 48 | 11
24603 - FLORA PPTO C | 1292 | Auto | Concreto | Muros ejes 7 - 9 / A - L piso 5 torre 1 | 2026-08-12 | 2026-09-09 | 2026-09-10 | 28 | 48.3 | 57.7 | 119.5 | MURO | 48 | MURO-48-28 | 2026-10-22 | NUEVO | 2026-10-22 | 48 | 9.4
24603 - FLORA PPTO C | 1292 | Auto | Concreto | Muros ejes 7 - 9 / A - L piso 5 torre 1 | 2026-08-12 | 2026-09-09 | 2026-09-10 | 28 | 48.3 | 57.6 | 119.3 | MURO | 48 | MURO-48-28 | 2026-10-22 | NUEVO | 2026-10-22 | 48 | 9.3
24603 - FLORA PPTO C | 1292 | Autocompactado | Concreto | Muros ejes 7-9 / A-L, piso 5, torre 1 | 2026-08-12 | 2026-08-26 | 2026-08-27 | 14 | 48 | 46.6 | 97.1 | MURO | 48 | MURO-48-14 | 2026-10-22 | NUEVO | 2026-10-22 | 37.12 | -1.4
24603 - FLORA PPTO C | 1292 | Autocompactado | Concreto | Muros ejes 7-9 / A-L, piso 5, torre 1 | 2026-08-12 | 2026-08-19 | 2026-08-24 | 7 | 48 | 39.7 | 82.7 | MURO | 48 | MURO-48-7 | 2026-10-22 | NUEVO | 2026-10-22 | 31.68 | -8.3
24603 - FLORA PPTO C | 1293 | IMDUS | Concreto | Placa ejes 1 - 4 / A - F piso 6 , torre 1 | 2026-08-13 | 2026-09-10 | 2026-09-10 | 28 | 41.4 | 50.1 | 121 | PLACA | 48 | PLACA-48-28 | 2026-10-22 | NUEVO | 2026-10-22 | 48 | 8.7
24603 - FLORA PPTO C | 1293 | IMDUS | Concreto | Placa ejes 1 - 4 / A - F piso 6 , torre 1 | 2026-08-13 | 2026-09-10 | 2026-09-10 | 28 | 41.4 | 48.9 | 118.1 | PLACA | 48 | PLACA-48-28 | 2026-10-22 | NUEVO | 2026-10-22 | 48 | 7.5
24603 - FLORA PPTO C | 1293 | IMDUS | Concreto | Placa ejes 1 - 4 / A - F piso 6 , torre 1 | 2026-08-13 | 2026-09-10 | 2026-09-10 | 28 | 41.4 | 50.9 | 122.9 | PLACA | 48 | PLACA-48-28 | 2026-10-22 | NUEVO | 2026-10-22 | 48 | 9.5
24603 - FLORA PPTO C | 1293 | Industrializado | Concreto | Placa ejes 1-4 / A-F, piso 6, torre 1 | 2026-08-13 | 2026-08-27 | 2026-08-28 | 14 | 42 | 44.6 | 106.2 | PLACA | 48 | PLACA-48-14 | 2026-10-22 | NUEVO | 2026-10-22 | 37.12 | 2.6
24603 - FLORA PPTO C | 1293 | Industrializado | Concreto | Placa ejes 1-4 / A-F, piso 6, torre 1 | 2026-08-13 | 2026-08-20 | 2026-08-24 | 7 | 42 | 37.8 | 90 | PLACA | 48 | PLACA-48-7 | 2026-10-22 | NUEVO | 2026-10-22 | 31.68 | -4.2
24603 - FLORA PPTO C | 1294 | IMDUS | Concreto | Placa ejes 12 - 15 / A - L piso 15 , torre 2 | 2026-08-13 | 2026-09-10 | 2026-09-10 | 28 | 34.5 | 55.6 | 161.2 | PLACA | 41 | PLACA-41-28 | 2026-10-22 | NUEVO | 2026-10-22 | 41 | 21.1
24603 - FLORA PPTO C | 1294 | IMDUS | Concreto | Placa ejes 12 - 15 / A - L piso 15 , torre 2 | 2026-08-13 | 2026-09-10 | 2026-09-10 | 28 | 34.5 | 56.5 | 163.8 | PLACA | 41 | PLACA-41-28 | 2026-10-22 | NUEVO | 2026-10-22 | 41 | 22
24603 - FLORA PPTO C | 1294 | IMDUS | Concreto | Placa ejes 12 - 15 / A - L piso 15 , torre 2 | 2026-08-13 | 2026-09-10 | 2026-09-10 | 28 | 34.5 | 55.1 | 159.7 | PLACA | 41 | PLACA-41-28 | 2026-10-22 | NUEVO | 2026-10-22 | 41 | 20.6
24603 - FLORA PPTO C | 1294 | Industrializado | Concreto | Placa ejes 12-15 / A-L, piso 15, torre 2 | 2026-08-13 | 2026-08-27 | 2026-08-28 | 14 | 35 | 39.8 | 113.7 | PLACA | 41 | PLACA-41-14 | 2026-10-22 | NUEVO | 2026-10-22 | 31.71 | 4.8
24603 - FLORA PPTO C | 1294 | Industrializado | Concreto | Placa ejes 12-15 / A-L, piso 15, torre 2 | 2026-08-13 | 2026-08-20 | 2026-08-24 | 7 | 35 | 36.3 | 103.7 | PLACA | 41 | PLACA-41-7 | 2026-10-22 | NUEVO | 2026-10-22 | 27.06 | 1.3
24603 - FLORA PPTO C | 1295 | AUTO | Concreto | Muros ejes 9 - 12 / A - F , piso 5 , torre 1 | 2026-08-13 | 2026-09-10 | 2026-09-10 | 28 | 48.3 | 55.4 | 114.7 | MURO | 48 | MURO-48-28 | 2026-10-22 | NUEVO | 2026-10-22 | 48 | 7.1
24603 - FLORA PPTO C | 1295 | AUTO | Concreto | Muros ejes 9 - 12 / A - F , piso 5 , torre 1 | 2026-08-13 | 2026-09-10 | 2026-09-10 | 28 | 48.3 | 54.1 | 112 | MURO | 48 | MURO-48-28 | 2026-10-22 | NUEVO | 2026-10-22 | 48 | 5.8
24603 - FLORA PPTO C | 1295 | AUTO | Concreto | Muros ejes 9 - 12 / A - F , piso 5 , torre 1 | 2026-08-13 | 2026-09-10 | 2026-09-10 | 28 | 48.3 | 54.9 | 113.7 | MURO | 48 | MURO-48-28 | 2026-10-22 | NUEVO | 2026-10-22 | 48 | 6.6
24603 - FLORA PPTO C | 1295 | Autocompactado | Concreto | Muros ejes 9-12 / A-F, piso 5, torre 1 | 2026-08-13 | 2026-08-27 | 2026-08-28 | 14 | 48 | 47.8 | 99.6 | MURO | 48 | MURO-48-14 | 2026-10-22 | NUEVO | 2026-10-22 | 37.12 | -0.2
24603 - FLORA PPTO C | 1295 | Autocompactado | Concreto | Muros ejes 9-12 / A-F, piso 5, torre 1 | 2026-08-13 | 2026-08-20 | 2026-08-24 | 7 | 48 | 39.3 | 81.9 | MURO | 48 | MURO-48-7 | 2026-10-22 | NUEVO | 2026-10-22 | 31.68 | -8.7
24603 - FLORA PPTO C | 1296 | AUTO | Concreto | Muros ejes 4 - 5 / G - L y 5 - 7 / A - L , piso 14 , torre 2 | 2026-08-13 | 2026-09-10 | 2026-09-10 | 28 | 41.4 | 47.1 | 113.8 | MURO | 48 | MURO-48-28 | 2026-10-22 | NUEVO | 2026-10-22 | 48 | 5.7
24603 - FLORA PPTO C | 1296 | AUTO | Concreto | Muros ejes 4 - 5 / G - L y 5 - 7 / A - L , piso 14 , torre 2 | 2026-08-13 | 2026-09-10 | 2026-09-10 | 28 | 41.4 | 47.8 | 115.5 | MURO | 48 | MURO-48-28 | 2026-10-22 | NUEVO | 2026-10-22 | 48 | 6.4
24603 - FLORA PPTO C | 1296 | AUTO | Concreto | Muros ejes 4 - 5 / G - L y 5 - 7 / A - L , piso 14 , torre 2 | 2026-08-13 | 2026-09-10 | 2026-09-10 | 28 | 41.4 | 46.5 | 112.3 | MURO | 48 | MURO-48-28 | 2026-10-22 | NUEVO | 2026-10-22 | 48 | 5.1
24603 - FLORA PPTO C | 1296 | Autocompactado | Concreto | Muros ejes 4-5 / A-L, piso 14, T2 | 2026-08-13 | 2026-08-27 | 2026-08-28 | 14 | 42 | 40.2 | 95.7 | MURO | 48 | MURO-48-14 | 2026-10-22 | NUEVO | 2026-10-22 | 37.12 | -1.8
24603 - FLORA PPTO C | 1296 | Autocompactado | Concreto | Muros ejes 4-5 / A-L, piso 14, T2 | 2026-08-13 | 2026-08-20 | 2026-08-24 | 7 | 42 | 35.1 | 83.6 | MURO | 48 | MURO-48-7 | 2026-10-22 | NUEVO | 2026-10-22 | 31.68 | -6.9
24603 - FLORA PPTO C | 1297 | INDUS | Concreto | Escalera 1 piso 4 al 5 torre 2 | 2026-08-14 | 2026-09-11 | 2026-09-11 | 28 | 41.4 | 57.6 | 139.1 | AUTOCOMPAC | 48 | AUTOCOMPAC-48-28 | 2026-10-22 | NUEVO | 2026-10-22 | 48 | 16.2
24603 - FLORA PPTO C | 1297 | INDUS | Concreto | Escalera 1 piso 4 al 5 torre 2 | 2026-08-14 | 2026-09-11 | 2026-09-11 | 28 | 41.4 | 56.3 | 136 | AUTOCOMPAC | 48 | AUTOCOMPAC-48-28 | 2026-10-22 | NUEVO | 2026-10-22 | 48 | 14.9
24603 - FLORA PPTO C | 1297 | INDUS | Concreto | Escalera 1 piso 4 al 5 torre 2 | 2026-08-14 | 2026-09-11 | 2026-09-11 | 28 | 41.4 | 57.1 | 137.9 | AUTOCOMPAC | 48 | AUTOCOMPAC-48-28 | 2026-10-22 | NUEVO | 2026-10-22 | 48 | 15.7
24603 - FLORA PPTO C | 1297 | Industrializado | Concreto | Escalera 1, piso 4 al 5, torre 2 | 2026-08-14 | 2026-08-28 | 2026-09-02 | 14 | 42 | 42.4 | 101 | AUTOCOMPAC | 48 | AUTOCOMPAC-48-14 | 2026-10-22 | NUEVO | 2026-10-22 | 37.12 | 0.4
24603 - FLORA PPTO C | 1297 | Industrializado | Concreto | Escalera 1, piso 4 al 5, torre 2 | 2026-08-14 | 2026-08-21 | 2026-08-24 | 7 | 42 | 39.8 | 94.8 | AUTOCOMPAC | 48 | AUTOCOMPAC-48-7 | 2026-10-22 | NUEVO | 2026-10-22 | 31.68 | -2.2
24603 - FLORA PPTO C | 1298 | INDUS | Concreto | Placa ejes 4 - 8 / A - F, piso 6, torre 1 | 2026-08-14 | 2026-09-11 | 2026-09-11 | 28 | 41.4 | 53.7 | 129.7 | PLACA | 48 | PLACA-48-28 | 2026-10-22 | NUEVO | 2026-10-22 | 48 | 12.3
24603 - FLORA PPTO C | 1298 | INDUS | Concreto | Placa ejes 4 - 8 / A - F, piso 6, torre 1 | 2026-08-14 | 2026-09-11 | 2026-09-11 | 28 | 41.4 | 54.6 | 131.9 | PLACA | 48 | PLACA-48-28 | 2026-10-22 | NUEVO | 2026-10-22 | 48 | 13.2
24603 - FLORA PPTO C | 1298 | INDUS | Concreto | Placa ejes 4 - 8 / A - F, piso 6, torre 1 | 2026-08-14 | 2026-09-11 | 2026-09-11 | 28 | 41.4 | 53.3 | 128.7 | PLACA | 48 | PLACA-48-28 | 2026-10-22 | NUEVO | 2026-10-22 | 48 | 11.9
24603 - FLORA PPTO C | 1298 | Industrializado | Concreto | Placa ejes 4-8 / A-F, piso 6, torre 1 | 2026-08-14 | 2026-08-28 | 2026-09-02 | 14 | 42 | 43.7 | 104 | PLACA | 48 | PLACA-48-14 | 2026-10-22 | NUEVO | 2026-10-22 | 37.12 | 1.7
24603 - FLORA PPTO C | 1298 | Industrializado | Concreto | Placa ejes 4-8 / A-F, piso 6, torre 1 | 2026-08-14 | 2026-08-21 | 2026-08-24 | 7 | 42 | 40.1 | 95.5 | PLACA | 48 | PLACA-48-7 | 2026-10-22 | NUEVO | 2026-10-22 | 31.68 | -1.9
24603 - FLORA PPTO C | 1299 | INDUS | Concreto | Placa ejes 9 - 12 / A - L piso 15, torre 2 | 2026-08-14 | 2026-09-11 | 2026-09-11 | 28 | 34.5 | 53.2 | 154.2 | PLACA | 41 | PLACA-41-28 | 2026-10-22 | NUEVO | 2026-10-22 | 41 | 18.7
24603 - FLORA PPTO C | 1299 | INDUS | Concreto | Placa ejes 9 - 12 / A - L piso 15, torre 2 | 2026-08-14 | 2026-09-11 | 2026-09-11 | 28 | 34.5 | 51.9 | 150.4 | PLACA | 41 | PLACA-41-28 | 2026-10-22 | NUEVO | 2026-10-22 | 41 | 17.4
24603 - FLORA PPTO C | 1299 | INDUS | Concreto | Placa ejes 9 - 12 / A - L piso 15, torre 2 | 2026-08-14 | 2026-09-11 | 2026-09-11 | 28 | 34.5 | 52.7 | 152.8 | PLACA | 41 | PLACA-41-28 | 2026-10-22 | NUEVO | 2026-10-22 | 41 | 18.2
24603 - FLORA PPTO C | 1299 | Industrializado | Concreto | Placa ejes 9-12 / A-L, piso 15, torre 2 | 2026-08-14 | 2026-08-28 | 2026-09-02 | 14 | 35 | 42.2 | 120.6 | PLACA | 41 | PLACA-41-14 | 2026-10-22 | NUEVO | 2026-10-22 | 31.71 | 7.2
24603 - FLORA PPTO C | 1299 | Industrializado | Concreto | Placa ejes 9-12 / A-L, piso 15, torre 2 | 2026-08-14 | 2026-08-21 | 2026-08-24 | 7 | 35 | 36.8 | 105.1 | PLACA | 41 | PLACA-41-7 | 2026-10-22 | NUEVO | 2026-10-22 | 27.06 | 1.8
24603 - FLORA PPTO C | 1300 | AUTO | Concreto | Muros ejes 9 - 12 / G - L piso 5, torre 1 | 2026-08-14 | 2026-09-11 | 2026-09-11 | 28 | 48.3 | 57.2 | 118.4 | MURO | 48 | MURO-48-28 | 2026-10-22 | NUEVO | 2026-10-22 | 48 | 8.9
24603 - FLORA PPTO C | 1300 | AUTO | Concreto | Muros ejes 9 - 12 / G - L piso 5, torre 1 | 2026-08-14 | 2026-09-11 | 2026-09-11 | 28 | 48.3 | 59.4 | 123 | MURO | 48 | MURO-48-28 | 2026-10-22 | NUEVO | 2026-10-22 | 48 | 11.1
24603 - FLORA PPTO C | 1300 | AUTO | Concreto | Muros ejes 9 - 12 / G - L piso 5, torre 1 | 2026-08-14 | 2026-09-11 | 2026-09-11 | 28 | 48.3 | 58 | 120.1 | MURO | 48 | MURO-48-28 | 2026-10-22 | NUEVO | 2026-10-22 | 48 | 9.7
24603 - FLORA PPTO C | 1300 | Autocompactado | Concreto | Muros ejes 9-12 / G-L, piso 5, torre 1 | 2026-08-14 | 2026-08-28 | 2026-09-02 | 14 | 48 | 47.3 | 98.5 | MURO | 48 | MURO-48-14 | 2026-10-22 | NUEVO | 2026-10-22 | 37.12 | -0.7
24603 - FLORA PPTO C | 1300 | Autocompactado | Concreto | Muros ejes 9-12 / G-L, piso 5, torre 1 | 2026-08-14 | 2026-08-21 | 2026-08-24 | 7 | 48 | 41 | 85.4 | MURO | 48 | MURO-48-7 | 2026-10-22 | NUEVO | 2026-10-22 | 31.68 | -7
24603 - FLORA PPTO C | 1301 | AUTO | Concreto | Muros ejes 4 - 5 / A - F y 1 - 4 / A - L piso 14 T2 | 2026-08-14 | 2026-09-11 | 2026-09-11 | 28 | 41.4 | 53.7 | 129.7 | MURO | 48 | MURO-48-28 | 2026-10-22 | NUEVO | 2026-10-22 | 48 | 12.3
24603 - FLORA PPTO C | 1301 | AUTO | Concreto | Muros ejes 4 - 5 / A - F y 1 - 4 / A - L piso 14 T2 | 2026-08-14 | 2026-09-11 | 2026-09-11 | 28 | 41.4 | 52.4 | 126.6 | MURO | 48 | MURO-48-28 | 2026-10-22 | NUEVO | 2026-10-22 | 48 | 11
24603 - FLORA PPTO C | 1301 | AUTO | Concreto | Muros ejes 4 - 5 / A - F y 1 - 4 / A - L piso 14 T2 | 2026-08-14 | 2026-09-11 | 2026-09-11 | 28 | 41.4 | 53.2 | 128.5 | MURO | 48 | MURO-48-28 | 2026-10-22 | NUEVO | 2026-10-22 | 48 | 11.8
24603 - FLORA PPTO C | 1301 | Autocompactado | Concreto | Muros ejes 4-5 / A-F y 1-4 / A-L, piso 14, torre 2 | 2026-08-14 | 2026-08-28 | 2026-09-02 | 14 | 42 | 41.2 | 98.1 | MURO | 48 | MURO-48-14 | 2026-10-22 | NUEVO | 2026-10-22 | 37.12 | -0.8
24603 - FLORA PPTO C | 1301 | Autocompactado | Concreto | Muros ejes 4-5 / A-F y 1-4 / A-L, piso 14, torre 2 | 2026-08-14 | 2026-08-21 | 2026-08-24 | 7 | 42 | 34.4 | 81.9 | MURO | 48 | MURO-48-7 | 2026-10-22 | NUEVO | 2026-10-22 | 31.68 | -7.6
24603 - FLORA PPTO C | 1302 | Ptico | Concreto | Cimentación ejes 4 - 6´/ B - D plataforma 2 | 2026-08-15 | 2026-09-12 | 2026-09-15 | 28 | 20.7 | 26.8 | 129.5 | AUTOCOMPAC | 21 | AUTOCOMPAC-21-28 | 2026-10-22 | NUEVO | 2026-10-22 |  | 6.1
24603 - FLORA PPTO C | 1302 | Ptico | Concreto | Cimentación ejes 4 - 6´/ B - D plataforma 2 | 2026-08-15 | 2026-09-12 | 2026-09-15 | 28 | 20.7 | 25.6 | 123.7 | AUTOCOMPAC | 21 | AUTOCOMPAC-21-28 | 2026-10-22 | NUEVO | 2026-10-22 |  | 4.9
24603 - FLORA PPTO C | 1302 | Ptico | Concreto | Cimentación ejes 4 - 6´/ B - D plataforma 2 | 2026-08-15 | 2026-09-12 | 2026-09-15 | 28 | 20.7 | 27.6 | 133.3 | AUTOCOMPAC | 21 | AUTOCOMPAC-21-28 | 2026-10-22 | NUEVO | 2026-10-22 |  | 6.9
24603 - FLORA PPTO C | 1302 | Plástico | Concreto | Cimentación ejes 4-6 / B-D, plataforma 2 | 2026-08-15 | 2026-08-29 | 2026-09-02 | 14 | 21 | 21.7 | 103.3 | AUTOCOMPAC | 21 | AUTOCOMPAC-21-14 | 2026-10-22 | NUEVO | 2026-10-22 |  | 0.7
24603 - FLORA PPTO C | 1302 | Plástico | Concreto | Cimentación ejes 4-6 / B-D, plataforma 2 | 2026-08-15 | 2026-08-22 | 2026-08-24 | 7 | 21 | 19.5 | 92.9 | AUTOCOMPAC | 21 | AUTOCOMPAC-21-7 | 2026-10-22 | NUEVO | 2026-10-22 |  | -1.5
24603 - FLORA PPTO C | 1303 | Indus | Concreto | Placa ejes 6 - 8 / G - L, piso 6 torre 1 | 2026-08-15 | 2026-09-12 | 2026-09-15 | 28 | 41.4 | 52.7 | 127.3 | PLACA | 48 | PLACA-48-28 | 2026-10-22 | NUEVO | 2026-10-22 | 48 | 11.3
24603 - FLORA PPTO C | 1303 | Indus | Concreto | Placa ejes 6 - 8 / G - L, piso 6 torre 1 | 2026-08-15 | 2026-09-12 | 2026-09-15 | 28 | 41.4 | 53.5 | 129.2 | PLACA | 48 | PLACA-48-28 | 2026-10-22 | NUEVO | 2026-10-22 | 48 | 12.1
24603 - FLORA PPTO C | 1303 | Indus | Concreto | Placa ejes 6 - 8 / G - L, piso 6 torre 1 | 2026-08-15 | 2026-09-12 | 2026-09-15 | 28 | 41.4 | 52.9 | 127.8 | PLACA | 48 | PLACA-48-28 | 2026-10-22 | NUEVO | 2026-10-22 | 48 | 11.5
24603 - FLORA PPTO C | 1303 | Industrializado | Concreto | Placa T1, ejes 6-8 / G-L, piso 6 | 2026-08-15 | 2026-08-29 | 2026-09-02 | 14 | 42 | 42.5 | 101.2 | PLACA | 48 | PLACA-48-14 | 2026-10-22 | NUEVO | 2026-10-22 | 37.12 | 0.5
24603 - FLORA PPTO C | 1303 | Industrializado | Concreto | Placa T1, ejes 6-8 / G-L, piso 6 | 2026-08-15 | 2026-08-22 | 2026-08-24 | 7 | 42 | 40 | 95.2 | PLACA | 48 | PLACA-48-7 | 2026-10-22 | NUEVO | 2026-10-22 | 31.68 | -2
24603 - FLORA PPTO C | 1304 | Indus | Concreto | Placa ejes 7 - 9 / A - L piso 15 torre 2 | 2026-08-15 | 2026-09-12 | 2026-09-15 | 28 | 34.5 | 50.1 | 145.2 | PLACA | 41 | PLACA-41-28 | 2026-10-22 | NUEVO | 2026-10-22 | 41 | 15.6
24603 - FLORA PPTO C | 1304 | Indus | Concreto | Placa ejes 7 - 9 / A - L piso 15 torre 2 | 2026-08-15 | 2026-09-12 | 2026-09-15 | 28 | 34.5 | 47.9 | 138.8 | PLACA | 41 | PLACA-41-28 | 2026-10-22 | NUEVO | 2026-10-22 | 41 | 13.4
24603 - FLORA PPTO C | 1304 | Indus | Concreto | Placa ejes 7 - 9 / A - L piso 15 torre 2 | 2026-08-15 | 2026-09-12 | 2026-09-15 | 28 | 34.5 | 49.6 | 143.8 | PLACA | 41 | PLACA-41-28 | 2026-10-22 | NUEVO | 2026-10-22 | 41 | 15.1
24603 - FLORA PPTO C | 1304 | Industrializado | Concreto | Placa ejes 7-9 / A-L, piso 15, torre 2 | 2026-08-15 | 2026-08-29 | 2026-09-02 | 14 | 35 | 42.1 | 120.3 | PLACA | 41 | PLACA-41-14 | 2026-10-22 | NUEVO | 2026-10-22 | 31.71 | 7.1
24603 - FLORA PPTO C | 1304 | Industrializado | Concreto | Placa ejes 7-9 / A-L, piso 15, torre 2 | 2026-08-15 | 2026-08-22 | 2026-08-24 | 7 | 35 | 34.4 | 98.3 | PLACA | 41 | PLACA-41-7 | 2026-10-22 | NUEVO | 2026-10-22 | 27.06 | -0.6
24603 - FLORA PPTO C | 1305 | Auto | Concreto | Muros ejes 12 - 15 / A - L piso 5 torre 1 | 2026-08-15 | 2026-09-12 | 2026-09-15 | 28 | 48.3 | 58.1 | 120.3 | MURO | 48 | MURO-48-28 | 2026-10-22 | NUEVO | 2026-10-22 | 48 | 9.8
24603 - FLORA PPTO C | 1305 | Auto | Concreto | Muros ejes 12 - 15 / A - L piso 5 torre 1 | 2026-08-15 | 2026-09-12 | 2026-09-15 | 28 | 48.3 | 59 | 122.2 | MURO | 48 | MURO-48-28 | 2026-10-22 | NUEVO | 2026-10-22 | 48 | 10.7
24603 - FLORA PPTO C | 1305 | Auto | Concreto | Muros ejes 12 - 15 / A - L piso 5 torre 1 | 2026-08-15 | 2026-09-12 | 2026-09-15 | 28 | 48.3 | 57.6 | 119.3 | MURO | 48 | MURO-48-28 | 2026-10-22 | NUEVO | 2026-10-22 | 48 | 9.3
24603 - FLORA PPTO C | 1305 | Autocompactado | Concreto | Muros T1, ejes 12-15 / A-L, piso 5, torre 1 | 2026-08-15 | 2026-08-29 | 2026-09-02 | 14 | 48 | 49.5 | 103.1 | MURO | 48 | MURO-48-14 | 2026-10-22 | NUEVO | 2026-10-22 | 37.12 | 1.5
24603 - FLORA PPTO C | 1305 | Autocompactado | Concreto | Muros T1, ejes 12-15 / A-L, piso 5, torre 1 | 2026-08-15 | 2026-08-22 | 2026-08-24 | 7 | 48 | 34.4 | 71.7 | MURO | 48 | MURO-48-7 | 2026-10-22 | NUEVO | 2026-10-22 | 31.68 | -13.6
24603 - FLORA PPTO C | 1306 | Autocompactante | Concreto | Placa piso 1, salón comunal | 2026-08-18 | 2026-09-15 | 2026-09-16 | 28 | 34.5 | 44.8 | 129.9 | PLACA | 41 | PLACA-41-28 | 2026-10-22 | NUEVO | 2026-10-22 | 41 | 10.3
24603 - FLORA PPTO C | 1306 | Autocompactante | Concreto | Placa piso 1, salón comunal | 2026-08-18 | 2026-09-15 | 2026-09-16 | 28 | 34.5 | 44.9 | 130.1 | PLACA | 41 | PLACA-41-28 | 2026-10-22 | NUEVO | 2026-10-22 | 41 | 10.4
24603 - FLORA PPTO C | 1306 | Autocompactante | Concreto | Placa piso 1, salón comunal | 2026-08-18 | 2026-09-15 | 2026-09-16 | 28 | 34.5 | 46.2 | 133.9 | PLACA | 41 | PLACA-41-28 | 2026-10-22 | NUEVO | 2026-10-22 | 41 | 11.7
24603 - FLORA PPTO C | 1306 | Autocompactado | Concreto | Placa piso 1, salón comunal | 2026-08-18 | 2026-09-01 | 2026-09-04 | 14 | 35 | 35.3 | 100.9 | PLACA | 41 | PLACA-41-14 | 2026-10-22 | NUEVO | 2026-10-22 | 31.71 | 0.3
24603 - FLORA PPTO C | 1306 | Autocompactado | Concreto | Placa piso 1, salón comunal | 2026-08-18 | 2026-08-25 | 2026-08-27 | 7 | 35 | 32.6 | 93.1 | PLACA | 41 | PLACA-41-7 | 2026-10-22 | NUEVO | 2026-10-22 | 27.06 | -2.4
24603 - FLORA PPTO C | 1307 | Plástico | Concreto | Placa piso 1, salón comunal | 2026-08-18 | 2026-09-15 | 2026-09-16 | 28 | 27.6 | 32.1 | 116.3 | PLACA | 28 | PLACA-28-28 | 2026-10-22 | NUEVO | 2026-10-22 | 28 | 4.5
24603 - FLORA PPTO C | 1307 | Plástico | Concreto | Placa piso 1, salón comunal | 2026-08-18 | 2026-09-15 | 2026-09-16 | 28 | 27.6 | 32.5 | 117.8 | PLACA | 28 | PLACA-28-28 | 2026-10-22 | NUEVO | 2026-10-22 | 28 | 4.9
24603 - FLORA PPTO C | 1307 | Plástico | Concreto | Placa piso 1, salón comunal | 2026-08-18 | 2026-09-15 | 2026-09-16 | 28 | 27.6 | 34.1 | 123.6 | PLACA | 28 | PLACA-28-28 | 2026-10-22 | NUEVO | 2026-10-22 | 28 | 6.5
24603 - FLORA PPTO C | 1307 | Plástico | Concreto | Placa piso 1, salón comunal | 2026-08-18 | 2026-09-01 | 2026-09-04 | 14 | 28 | 28.3 | 101.1 | PLACA | 28 | PLACA-28-14 | 2026-10-22 | NUEVO | 2026-10-22 | 21.65 | 0.3
24603 - FLORA PPTO C | 1307 | Plástico | Concreto | Placa piso 1, salón comunal | 2026-08-18 | 2026-08-25 | 2026-08-27 | 7 | 28 | 23.6 | 84.3 | PLACA | 28 | PLACA-28-7 | 2026-10-22 | NUEVO | 2026-10-22 | 18.48 | -4.4
24603 - FLORA PPTO C | 1308 | Plástico | Concreto | Placa piso 1, salón comunal | 2026-08-18 | 2026-09-15 | 2026-09-16 | 28 | 27.6 | 35.2 | 127.5 | PLACA | 28 | PLACA-28-28 | 2026-10-22 | NUEVO | 2026-10-22 | 28 | 7.6
24603 - FLORA PPTO C | 1308 | Plástico | Concreto | Placa piso 1, salón comunal | 2026-08-18 | 2026-09-15 | 2026-09-16 | 28 | 27.6 | 34.9 | 126.4 | PLACA | 28 | PLACA-28-28 | 2026-10-22 | NUEVO | 2026-10-22 | 28 | 7.3
24603 - FLORA PPTO C | 1308 | Plástico | Concreto | Placa piso 1, salón comunal | 2026-08-18 | 2026-09-15 | 2026-09-16 | 28 | 27.6 | 35.9 | 130.1 | PLACA | 28 | PLACA-28-28 | 2026-10-22 | NUEVO | 2026-10-22 | 28 | 8.3
24603 - FLORA PPTO C | 1308 | Plástico | Concreto | Placa piso 1, salón comunal | 2026-08-18 | 2026-09-01 | 2026-09-04 | 14 | 28 | 28.4 | 101.4 | PLACA | 28 | PLACA-28-14 | 2026-10-22 | NUEVO | 2026-10-22 | 21.65 | 0.4
24603 - FLORA PPTO C | 1308 | Plástico | Concreto | Placa piso 1, salón comunal | 2026-08-18 | 2026-08-25 | 2026-08-27 | 7 | 28 | 24.5 | 87.5 | PLACA | 28 | PLACA-28-7 | 2026-10-22 | NUEVO | 2026-10-22 | 18.48 | -3.5
24603 - FLORA PPTO C | 1309 | Industrializado | Concreto | Placa ejes 8 - 11 / A - L Piso 6 Torre 1 | 2026-08-18 | 2026-09-15 | 2026-09-16 | 28 | 41.4 | 50.5 | 122 | PLACA | 48 | PLACA-48-28 | 2026-10-22 | NUEVO | 2026-10-22 | 48 | 9.1
24603 - FLORA PPTO C | 1309 | Industrializado | Concreto | Placa ejes 8 - 11 / A - L Piso 6 Torre 1 | 2026-08-18 | 2026-09-15 | 2026-09-16 | 28 | 41.4 | 52 | 125.6 | PLACA | 48 | PLACA-48-28 | 2026-10-22 | NUEVO | 2026-10-22 | 48 | 10.6
24603 - FLORA PPTO C | 1309 | Industrializado | Concreto | Placa ejes 8 - 11 / A - L Piso 6 Torre 1 | 2026-08-18 | 2026-09-15 | 2026-09-16 | 28 | 41.4 | 53.4 | 129 | PLACA | 48 | PLACA-48-28 | 2026-10-22 | NUEVO | 2026-10-22 | 48 | 12
24603 - FLORA PPTO C | 1309 | Industrializado | Concreto | Placa ejes 8-11 / A-L, piso 6, torre 1 | 2026-08-18 | 2026-09-01 | 2026-09-04 | 14 | 42 | 42.5 | 101.2 | PLACA | 48 | PLACA-48-14 | 2026-10-22 | NUEVO | 2026-10-22 | 37.12 | 0.5
24603 - FLORA PPTO C | 1309 | Industrializado | Concreto | Placa ejes 8-11 / A-L, piso 6, torre 1 | 2026-08-18 | 2026-08-25 | 2026-08-27 | 7 | 42 | 39.2 | 93.3 | PLACA | 48 | PLACA-48-7 | 2026-10-22 | NUEVO | 2026-10-22 | 31.68 | -2.8
24603 - FLORA PPTO C | 1310 | Autocompactante | Concreto | Muros ejes 12 - 15 / A - L y 11 - 12 / G - L, Piso 15 T2 | 2026-08-18 | 2026-09-15 | 2026-09-16 | 28 | 41.4 | 48.2 | 116.4 | MURO | 48 | MURO-48-28 | 2026-10-22 | NUEVO | 2026-10-22 | 48 | 6.8
24603 - FLORA PPTO C | 1310 | Autocompactante | Concreto | Muros ejes 12 - 15 / A - L y 11 - 12 / G - L, Piso 15 T2 | 2026-08-18 | 2026-09-15 | 2026-09-16 | 28 | 41.4 | 48.7 | 117.6 | MURO | 48 | MURO-48-28 | 2026-10-22 | NUEVO | 2026-10-22 | 48 | 7.3
24603 - FLORA PPTO C | 1310 | Autocompactante | Concreto | Muros ejes 12 - 15 / A - L y 11 - 12 / G - L, Piso 15 T2 | 2026-08-18 | 2026-09-15 | 2026-09-16 | 28 | 41.4 | 50.8 | 122.7 | MURO | 48 | MURO-48-28 | 2026-10-22 | NUEVO | 2026-10-22 | 48 | 9.4
24603 - FLORA PPTO C | 1310 | Autocompactado | Concreto | Muros ejes 12-15 / A-L y 11-12 / G-L, piso 15, torre 2 | 2026-08-18 | 2026-09-01 | 2026-09-04 | 14 | 42 | 42.5 | 101.2 | MURO | 48 | MURO-48-14 | 2026-10-22 | NUEVO | 2026-10-22 | 37.12 | 0.5
24603 - FLORA PPTO C | 1310 | Autocompactado | Concreto | Muros ejes 12-15 / A-L y 11-12 / G-L, piso 15, torre 2 | 2026-08-18 | 2026-08-25 | 2026-08-27 | 7 | 42 | 38.9 | 92.6 | MURO | 48 | MURO-48-7 | 2026-10-22 | NUEVO | 2026-10-22 | 31.68 | -3.1
24603 - FLORA PPTO C | 1311 | Industrializado | Concreto | Placa ejes 4 - 7 / A - L, Piso 15 Torre 2 | 2026-08-18 | 2026-09-15 | 2026-09-16 | 28 | 34.5 | 45.4 | 131.6 | PLACA | 41 | PLACA-41-28 | 2026-10-22 | NUEVO | 2026-10-22 | 41 | 10.9
24603 - FLORA PPTO C | 1311 | Industrializado | Concreto | Placa ejes 4 - 7 / A - L, Piso 15 Torre 2 | 2026-08-18 | 2026-09-15 | 2026-09-16 | 28 | 34.5 | 45.2 | 131 | PLACA | 41 | PLACA-41-28 | 2026-10-22 | NUEVO | 2026-10-22 | 41 | 10.7
24603 - FLORA PPTO C | 1311 | Industrializado | Concreto | Placa ejes 4 - 7 / A - L, Piso 15 Torre 2 | 2026-08-18 | 2026-09-15 | 2026-09-16 | 28 | 34.5 | 46.5 | 134.8 | PLACA | 41 | PLACA-41-28 | 2026-10-22 | NUEVO | 2026-10-22 | 41 | 12
24603 - FLORA PPTO C | 1311 | Industrializado | Concreto | Placa ejes 4-7 / A-L, piso 15, torre 2 | 2026-08-18 | 2026-09-01 | 2026-09-04 | 14 | 35 | 37.9 | 108.3 | PLACA | 41 | PLACA-41-14 | 2026-10-22 | NUEVO | 2026-10-22 | 31.71 | 2.9
24603 - FLORA PPTO C | 1311 | Industrializado | Concreto | Placa ejes 4-7 / A-L, piso 15, torre 2 | 2026-08-18 | 2026-08-25 | 2026-08-27 | 7 | 35 | 35.9 | 102.6 | PLACA | 41 | PLACA-41-7 | 2026-10-22 | NUEVO | 2026-10-22 | 27.06 | 0.9
24603 - FLORA PPTO C | 1312 | Autocompactante | Concreto | Muros ejes 1 - 6 / G - L, Piso 6 Torre 1 | 2026-08-18 | 2026-09-15 | 2026-09-16 | 28 | 48.3 | 55.4 | 114.7 | MURO | 48 | MURO-48-28 | 2026-10-22 | NUEVO | 2026-10-22 | 48 | 7.1
24603 - FLORA PPTO C | 1312 | Autocompactante | Concreto | Muros ejes 1 - 6 / G - L, Piso 6 Torre 1 | 2026-08-18 | 2026-09-15 | 2026-09-16 | 28 | 48.3 | 55.5 | 114.9 | MURO | 48 | MURO-48-28 | 2026-10-22 | NUEVO | 2026-10-22 | 48 | 7.2
24603 - FLORA PPTO C | 1312 | Autocompactante | Concreto | Muros ejes 1 - 6 / G - L, Piso 6 Torre 1 | 2026-08-18 | 2026-09-15 | 2026-09-16 | 28 | 48.3 | 57 | 118 | MURO | 48 | MURO-48-28 | 2026-10-22 | NUEVO | 2026-10-22 | 48 | 8.7
24603 - FLORA PPTO C | 1312 | Autocompactado | Concreto | Muros ejes 1-6 / G-L, piso 6, torre 1 | 2026-08-18 | 2026-09-01 | 2026-09-04 | 14 | 48 | 47.1 | 98.1 | MURO | 48 | MURO-48-14 | 2026-10-22 | NUEVO | 2026-10-22 | 37.12 | -0.9
24603 - FLORA PPTO C | 1312 | Autocompactado | Concreto | Muros ejes 1-6 / G-L, piso 6, torre 1 | 2026-08-18 | 2026-08-25 | 2026-08-27 | 7 | 48 | 35.3 | 73.5 | MURO | 48 | MURO-48-7 | 2026-10-22 | NUEVO | 2026-10-22 | 31.68 | -12.7
24603 - FLORA PPTO C | 1313 | Industrializado | Concreto | Escalera 2 piso 10 al 11 Torre 2 | 2026-08-19 | 2026-09-16 | 2026-09-17 | 28 | 34.5 | 38.3 | 111 | AUTOCOMPAC | 41 | AUTOCOMPAC-41-28 | 2026-10-22 | NUEVO | 2026-10-22 | 41 | 3.8
24603 - FLORA PPTO C | 1313 | Industrializado | Concreto | Escalera 2 piso 10 al 11 Torre 2 | 2026-08-19 | 2026-09-16 | 2026-09-17 | 28 | 34.5 | 40 | 115.9 | AUTOCOMPAC | 41 | AUTOCOMPAC-41-28 | 2026-10-22 | NUEVO | 2026-10-22 | 41 | 5.5
24603 - FLORA PPTO C | 1313 | Industrializado | Concreto | Escalera 2 piso 10 al 11 Torre 2 | 2026-08-19 | 2026-09-16 | 2026-09-17 | 28 | 34.5 | 40.3 | 116.8 | AUTOCOMPAC | 41 | AUTOCOMPAC-41-28 | 2026-10-22 | NUEVO | 2026-10-22 | 41 | 5.8
24603 - FLORA PPTO C | 1313 | Industrializado | Concreto | Escalera 2, piso 10 al 11, torre 2 | 2026-08-19 | 2026-09-02 | 2026-09-04 | 14 | 42 | 37.6 | 89.5 | AUTOCOMPAC | 48 | AUTOCOMPAC-48-14 | 2026-10-22 | NUEVO | 2026-10-22 | 37.12 | -4.4
24603 - FLORA PPTO C | 1313 | Industrializado | Concreto | Escalera 2, piso 10 al 11, torre 2 | 2026-08-19 | 2026-08-26 | 2026-08-27 | 7 | 42 | 32.7 | 77.9 | AUTOCOMPAC | 48 | AUTOCOMPAC-48-7 | 2026-10-22 | NUEVO | 2026-10-22 | 31.68 | -9.3
24603 - FLORA PPTO C | 1314 | Industrializado | Concreto | Placa ejes 10 - 12 / A - L Piso 6 Torre 1 | 2026-08-19 | 2026-09-16 | 2026-09-17 | 28 | 41.4 | 51.7 | 124.9 | PLACA | 48 | PLACA-48-28 | 2026-10-22 | NUEVO | 2026-10-22 | 48 | 10.3
24603 - FLORA PPTO C | 1314 | Industrializado | Concreto | Placa ejes 10 - 12 / A - L Piso 6 Torre 1 | 2026-08-19 | 2026-09-16 | 2026-09-17 | 28 | 41.4 | 52.5 | 126.8 | PLACA | 48 | PLACA-48-28 | 2026-10-22 | NUEVO | 2026-10-22 | 48 | 11.1
24603 - FLORA PPTO C | 1314 | Industrializado | Concreto | Placa ejes 10 - 12 / A - L Piso 6 Torre 1 | 2026-08-19 | 2026-09-16 | 2026-09-17 | 28 | 41.4 | 53.3 | 128.7 | PLACA | 48 | PLACA-48-28 | 2026-10-22 | NUEVO | 2026-10-22 | 48 | 11.9
24603 - FLORA PPTO C | 1314 | Industrializado | Concreto | Placa ejes 10-12 / A-L, piso 6, torre 1 | 2026-08-19 | 2026-09-02 | 2026-09-04 | 14 | 42 | 38.7 | 92.1 | PLACA | 48 | PLACA-48-14 | 2026-10-22 | NUEVO | 2026-10-22 | 37.12 | -3.3
24603 - FLORA PPTO C | 1314 | Industrializado | Concreto | Placa ejes 10-12 / A-L, piso 6, torre 1 | 2026-08-19 | 2026-08-26 | 2026-08-27 | 7 | 42 | 32.2 | 76.7 | PLACA | 48 | PLACA-48-7 | 2026-10-22 | NUEVO | 2026-10-22 | 31.68 | -9.8
24603 - FLORA PPTO C | 1315 | Autocompactante | Concreto | Muros ejes 9 - 12 / G - L Piso 15 Torre 2 | 2026-08-19 | 2026-09-16 | 2026-09-17 | 28 | 41.4 | 50.3 | 121.5 | MURO | 48 | MURO-48-28 | 2026-10-22 | NUEVO | 2026-10-22 | 48 | 8.9
24603 - FLORA PPTO C | 1315 | Autocompactante | Concreto | Muros ejes 9 - 12 / G - L Piso 15 Torre 2 | 2026-08-19 | 2026-09-16 | 2026-09-17 | 28 | 41.4 | 52.2 | 126.1 | MURO | 48 | MURO-48-28 | 2026-10-22 | NUEVO | 2026-10-22 | 48 | 10.8
24603 - FLORA PPTO C | 1315 | Autocompactante | Concreto | Muros ejes 9 - 12 / G - L Piso 15 Torre 2 | 2026-08-19 | 2026-09-16 | 2026-09-17 | 28 | 41.4 | 52.8 | 127.5 | MURO | 48 | MURO-48-28 | 2026-10-22 | NUEVO | 2026-10-22 | 48 | 11.4
24603 - FLORA PPTO C | 1315 | Autocompactado | Concreto | Muros ejes 9-12 / G-L, piso 15, T2 | 2026-08-19 | 2026-09-02 | 2026-09-04 | 14 | 42 | 44.1 | 105 | MURO | 48 | MURO-48-14 | 2026-10-22 | NUEVO | 2026-10-22 | 37.12 | 2.1
24603 - FLORA PPTO C | 1315 | Autocompactado | Concreto | Muros ejes 9-12 / G-L, piso 15, T2 | 2026-08-19 | 2026-08-26 | 2026-08-27 | 7 | 42 | 40.4 | 96.2 | MURO | 48 | MURO-48-7 | 2026-10-22 | NUEVO | 2026-10-22 | 31.68 | -1.6
24603 - FLORA PPTO C | 1316 | Industrializado | Concreto | Placa ejes 1 - 4 / A - L Piso 15 T2 | 2026-08-19 | 2026-09-16 | 2026-09-17 | 28 | 34.5 | 46.6 | 135.1 | PLACA | 41 | PLACA-41-28 | 2026-10-22 | NUEVO | 2026-10-22 | 41 | 12.1
24603 - FLORA PPTO C | 1316 | Industrializado | Concreto | Placa ejes 1 - 4 / A - L Piso 15 T2 | 2026-08-19 | 2026-09-16 | 2026-09-17 | 28 | 34.5 | 46.5 | 134.8 | PLACA | 41 | PLACA-41-28 | 2026-10-22 | NUEVO | 2026-10-22 | 41 | 12
24603 - FLORA PPTO C | 1316 | Industrializado | Concreto | Placa ejes 1 - 4 / A - L Piso 15 T2 | 2026-08-19 | 2026-09-16 | 2026-09-17 | 28 | 34.5 | 47.8 | 138.6 | PLACA | 41 | PLACA-41-28 | 2026-10-22 | NUEVO | 2026-10-22 | 41 | 13.3
24603 - FLORA PPTO C | 1316 | Industrializado | Concreto | Placa ejes 1-4 / A-L, piso 15, torre 2 | 2026-08-19 | 2026-09-02 | 2026-09-04 | 14 | 35 | 40.9 | 116.9 | PLACA | 41 | PLACA-41-14 | 2026-10-22 | NUEVO | 2026-10-22 | 31.71 | 5.9
24603 - FLORA PPTO C | 1316 | Industrializado | Concreto | Placa ejes 1-4 / A-L, piso 15, torre 2 | 2026-08-19 | 2026-08-26 | 2026-08-27 | 7 | 35 | 36.2 | 103.4 | PLACA | 41 | PLACA-41-7 | 2026-10-22 | NUEVO | 2026-10-22 | 27.06 | 1.2
24603 - FLORA PPTO C | 1317 | Autocompactante | Concreto | Muros ejes 1 - 6 / A - F Piso 6 Torre 1 | 2026-08-19 | 2026-09-16 | 2026-09-17 | 28 | 48.3 | 53.9 | 111.6 | MURO | 48 | MURO-48-28 | 2026-10-22 | NUEVO | 2026-10-22 | 48 | 5.6
24603 - FLORA PPTO C | 1317 | Autocompactante | Concreto | Muros ejes 1 - 6 / A - F Piso 6 Torre 1 | 2026-08-19 | 2026-09-16 | 2026-09-17 | 28 | 48.3 | 54.8 | 113.5 | MURO | 48 | MURO-48-28 | 2026-10-22 | NUEVO | 2026-10-22 | 48 | 6.5
24603 - FLORA PPTO C | 1317 | Autocompactante | Concreto | Muros ejes 1 - 6 / A - F Piso 6 Torre 1 | 2026-08-19 | 2026-09-16 | 2026-09-17 | 28 | 48.3 | 55.5 | 114.9 | MURO | 48 | MURO-48-28 | 2026-10-22 | NUEVO | 2026-10-22 | 48 | 7.2
24603 - FLORA PPTO C | 1317 | Autocompactado | Concreto | Muros ejes 1-6 / A-F, piso 6, torre 1 | 2026-08-19 | 2026-09-02 | 2026-09-04 | 14 | 48 | 46.7 | 97.3 | MURO | 48 | MURO-48-14 | 2026-10-22 | NUEVO | 2026-10-22 | 37.12 | -1.3
24603 - FLORA PPTO C | 1317 | Autocompactado | Concreto | Muros ejes 1-6 / A-F, piso 6, torre 1 | 2026-08-19 | 2026-08-26 | 2026-08-27 | 7 | 48 | 36.8 | 76.7 | MURO | 48 | MURO-48-7 | 2026-10-22 | NUEVO | 2026-10-22 | 31.68 | -11.2
24603 - FLORA PPTO C | 1318 | Autocompactante | Concreto | Muro contención rampa acceso | 2026-08-20 | 2026-09-17 | 2026-09-17 | 28 | 27.6 | 35.2 | 127.5 | MURO | 28 | MURO-28-28 | 2026-10-22 | NUEVO | 2026-10-22 | 28 | 7.6
24603 - FLORA PPTO C | 1318 | Autocompactante | Concreto | Muro contención rampa acceso | 2026-08-20 | 2026-09-17 | 2026-09-17 | 28 | 27.6 | 35.7 | 129.3 | MURO | 28 | MURO-28-28 | 2026-10-22 | NUEVO | 2026-10-22 | 28 | 8.1
24603 - FLORA PPTO C | 1318 | Autocompactante | Concreto | Muro contención rampa acceso | 2026-08-20 | 2026-09-17 | 2026-09-17 | 28 | 27.6 | 36.1 | 130.8 | MURO | 28 | MURO-28-28 | 2026-10-22 | NUEVO | 2026-10-22 | 28 | 8.5
24603 - FLORA PPTO C | 1318 | Autocompactado | Concreto | Muro cimentación rampa acceso | 2026-08-20 | 2026-09-03 | 2026-09-04 | 14 | 28 | 29.9 | 106.8 | MURO | 28 | MURO-28-14 | 2026-10-22 | NUEVO | 2026-10-22 | 21.65 | 1.9
24603 - FLORA PPTO C | 1318 | Autocompactado | Concreto | Muro cimentación rampa acceso | 2026-08-20 | 2026-08-27 | 2026-08-28 | 7 | 28 | 27.1 | 96.8 | MURO | 28 | MURO-28-7 | 2026-10-22 | NUEVO | 2026-10-22 | 18.48 | -0.9
24603 - FLORA PPTO C | 1319 | Industrializado | Concreto | Placa ejes 12 - 15 / A - L Piso 6 T1 | 2026-08-20 | 2026-09-17 | 2026-09-17 | 28 | 41.4 | 50.5 | 122 | PLACA | 48 | PLACA-48-28 | 2026-10-22 | NUEVO | 2026-10-22 | 48 | 9.1
24603 - FLORA PPTO C | 1319 | Industrializado | Concreto | Placa ejes 12 - 15 / A - L Piso 6 T1 | 2026-08-20 | 2026-09-17 | 2026-09-17 | 28 | 41.4 | 51.2 | 123.7 | PLACA | 48 | PLACA-48-28 | 2026-10-22 | NUEVO | 2026-10-22 | 48 | 9.8
24603 - FLORA PPTO C | 1319 | Industrializado | Concreto | Placa ejes 12 - 15 / A - L Piso 6 T1 | 2026-08-20 | 2026-09-17 | 2026-09-17 | 28 | 41.4 | 52 | 125.6 | PLACA | 48 | PLACA-48-28 | 2026-10-22 | NUEVO | 2026-10-22 | 48 | 10.6
24603 - FLORA PPTO C | 1319 | Industrializado | Concreto | Placa ejes 12-15 / A-L, piso 6, torre 1 | 2026-08-20 | 2026-09-03 | 2026-09-04 | 14 | 42 | 44 | 104.8 | PLACA | 48 | PLACA-48-14 | 2026-10-22 | NUEVO | 2026-10-22 | 37.12 | 2
24603 - FLORA PPTO C | 1319 | Industrializado | Concreto | Placa ejes 12-15 / A-L, piso 6, torre 1 | 2026-08-20 | 2026-08-27 | 2026-08-28 | 7 | 42 | 39.7 | 94.5 | PLACA | 48 | PLACA-48-7 | 2026-10-22 | NUEVO | 2026-10-22 | 31.68 | -2.3
24603 - FLORA PPTO C | 1320 | Autocompactante | Concreto | Muros ejes 7 - 11 / A - L Piso 6 T2 | 2026-08-20 | 2026-09-17 | 2026-09-17 | 28 | 41.4 | 47.4 | 114.5 | MURO | 48 | MURO-48-28 | 2026-10-22 | NUEVO | 2026-10-22 | 48 | 6
24603 - FLORA PPTO C | 1320 | Autocompactante | Concreto | Muros ejes 7 - 11 / A - L Piso 6 T2 | 2026-08-20 | 2026-09-17 | 2026-09-17 | 28 | 41.4 | 48.2 | 116.4 | MURO | 48 | MURO-48-28 | 2026-10-22 | NUEVO | 2026-10-22 | 48 | 6.8
24603 - FLORA PPTO C | 1320 | Autocompactante | Concreto | Muros ejes 7 - 11 / A - L Piso 6 T2 | 2026-08-20 | 2026-09-17 | 2026-09-17 | 28 | 41.4 | 48.8 | 117.9 | MURO | 48 | MURO-48-28 | 2026-10-22 | NUEVO | 2026-10-22 | 48 | 7.4
24603 - FLORA PPTO C | 1320 | Autocompactado | Concreto | Muros ejes 7-9 / A-L, piso 15, T2 | 2026-08-20 | 2026-09-03 | 2026-09-04 | 14 | 42 | 45.6 | 108.6 | MURO | 48 | MURO-48-14 | 2026-10-22 | NUEVO | 2026-10-22 | 37.12 | 3.6
24603 - FLORA PPTO C | 1320 | Autocompactado | Concreto | Muros ejes 7-9 / A-L, piso 15, T2 | 2026-08-20 | 2026-08-27 | 2026-08-28 | 7 | 42 | 34.3 | 81.7 | MURO | 48 | MURO-48-7 | 2026-10-22 | NUEVO | 2026-10-22 | 31.68 | -7.7
24603 - FLORA PPTO C | 1321 | Autocompactante | Concreto | Muros ejes 7 - 9 / A - L Piso 6 T1 | 2026-08-20 | 2026-09-17 | 2026-09-17 | 28 | 48.3 | 52.6 | 108.9 | MURO | 48 | MURO-48-28 | 2026-10-22 | NUEVO | 2026-10-22 | 48 | 4.3
24603 - FLORA PPTO C | 1321 | Autocompactante | Concreto | Muros ejes 7 - 9 / A - L Piso 6 T1 | 2026-08-20 | 2026-09-17 | 2026-09-17 | 28 | 48.3 | 53.4 | 110.6 | MURO | 48 | MURO-48-28 | 2026-10-22 | NUEVO | 2026-10-22 | 48 | 5.1
24603 - FLORA PPTO C | 1321 | Autocompactante | Concreto | Muros ejes 7 - 9 / A - L Piso 6 T1 | 2026-08-20 | 2026-09-17 | 2026-09-17 | 28 | 48.3 | 54.2 | 112.2 | MURO | 48 | MURO-48-28 | 2026-10-22 | NUEVO | 2026-10-22 | 48 | 5.9
24603 - FLORA PPTO C | 1321 | Autocompactado | Concreto | Muros ejes 7-9 / A-L, piso 6, torre 1 | 2026-08-20 | 2026-09-03 | 2026-09-04 | 14 | 48 | 47.1 | 98.1 | MURO | 48 | MURO-48-14 | 2026-10-22 | NUEVO | 2026-10-22 | 37.12 | -0.9
24603 - FLORA PPTO C | 1321 | Autocompactado | Concreto | Muros ejes 7-9 / A-L, piso 6, torre 1 | 2026-08-20 | 2026-08-27 | 2026-08-28 | 7 | 48 | 42.7 | 89 | MURO | 48 | MURO-48-7 | 2026-10-22 | NUEVO | 2026-10-22 | 31.68 | -5.3
24603 - FLORA PPTO C | 1322 | Industrializado | Concreto | Placa ejes 12 - 15 / A - L Piso 16 Torre 2 | 2026-08-20 | 2026-09-17 | 2026-09-17 | 28 | 34.5 | 37.7 | 109.3 | PLACA | 41 | PLACA-41-28 | 2026-10-22 | NUEVO | 2026-10-22 | 41 | 3.2
24603 - FLORA PPTO C | 1322 | Industrializado | Concreto | Placa ejes 12 - 15 / A - L Piso 16 Torre 2 | 2026-08-20 | 2026-09-17 | 2026-09-17 | 28 | 34.5 | 38.3 | 111 | PLACA | 41 | PLACA-41-28 | 2026-10-22 | NUEVO | 2026-10-22 | 41 | 3.8
24603 - FLORA PPTO C | 1322 | Industrializado | Concreto | Placa ejes 12 - 15 / A - L Piso 16 Torre 2 | 2026-08-20 | 2026-09-17 | 2026-09-17 | 28 | 34.5 | 38.8 | 112.5 | PLACA | 41 | PLACA-41-28 | 2026-10-22 | NUEVO | 2026-10-22 | 41 | 4.3
24603 - FLORA PPTO C | 1322 | Industrializado | Concreto | Placa ejes 12-15 / A-L, piso 16, T2 | 2026-08-20 | 2026-09-03 | 2026-09-04 | 14 | 35 | 36.7 | 104.9 | PLACA | 41 | PLACA-41-14 | 2026-10-22 | NUEVO | 2026-10-22 | 31.71 | 1.7
24603 - FLORA PPTO C | 1322 | Industrializado | Concreto | Placa ejes 12-15 / A-L, piso 16, T2 | 2026-08-20 | 2026-08-27 | 2026-08-28 | 7 | 35 | 28.6 | 81.7 | PLACA | 41 | PLACA-41-7 | 2026-10-22 | NUEVO | 2026-10-22 | 27.06 | -6.4
24603 - FLORA PPTO C | 1323 | Indus | Concreto | Escalera 1, piso 5 al 6 torre 2 | 2026-08-21 | 2026-09-18 | 2026-09-21 | 28 | 41.4 | 45.9 | 110.9 | AUTOCOMPAC | 48 | AUTOCOMPAC-48-28 | 2026-10-22 | NUEVO | 2026-10-22 | 48 | 4.5
24603 - FLORA PPTO C | 1323 | Indus | Concreto | Escalera 1, piso 5 al 6 torre 2 | 2026-08-21 | 2026-09-18 | 2026-09-21 | 28 | 41.4 | 50.4 | 121.7 | AUTOCOMPAC | 48 | AUTOCOMPAC-48-28 | 2026-10-22 | NUEVO | 2026-10-22 | 48 | 9
24603 - FLORA PPTO C | 1323 | Indus | Concreto | Escalera 1, piso 5 al 6 torre 2 | 2026-08-21 | 2026-09-18 | 2026-09-21 | 28 | 41.4 | 49.1 | 118.6 | AUTOCOMPAC | 48 | AUTOCOMPAC-48-28 | 2026-10-22 | NUEVO | 2026-10-22 | 48 | 7.7
24603 - FLORA PPTO C | 1323 | Industrializado | Concreto | Escalera 1, piso 5 al 6, torre 2 | 2026-08-21 | 2026-09-04 | 2026-09-07 | 14 | 42 | 41.7 | 99.3 | AUTOCOMPAC | 48 | AUTOCOMPAC-48-14 | 2026-10-22 | NUEVO | 2026-10-22 | 37.12 | -0.3
24603 - FLORA PPTO C | 1323 | Industrializado | Concreto | Escalera 1, piso 5 al 6, torre 2 | 2026-08-21 | 2026-08-28 | 2026-09-02 | 7 | 42 | 34.5 | 82.1 | AUTOCOMPAC | 48 | AUTOCOMPAC-48-7 | 2026-10-22 | NUEVO | 2026-10-22 | 31.68 | -7.5
24603 - FLORA PPTO C | 1324 | Ptico | Concreto | Bases pozo urbanismo | 2026-08-21 | 2026-09-18 | 2026-09-21 | 28 | 27.6 | 32.4 | 117.4 | AUTOCOMPAC | 28 | AUTOCOMPAC-28-28 | 2026-10-22 | NUEVO | 2026-10-22 | 28 | 4.8
24603 - FLORA PPTO C | 1324 | Ptico | Concreto | Bases pozo urbanismo | 2026-08-21 | 2026-09-18 | 2026-09-21 | 28 | 27.6 | 32.1 | 116.3 | AUTOCOMPAC | 28 | AUTOCOMPAC-28-28 | 2026-10-22 | NUEVO | 2026-10-22 | 28 | 4.5
24603 - FLORA PPTO C | 1324 | Ptico | Concreto | Bases pozo urbanismo | 2026-08-21 | 2026-09-18 | 2026-09-21 | 28 | 27.6 | 31.3 | 113.4 | AUTOCOMPAC | 28 | AUTOCOMPAC-28-28 | 2026-10-22 | NUEVO | 2026-10-22 | 28 | 3.7
24603 - FLORA PPTO C | 1324 | Plástico | Concreto | Bases pozos urbanismo | 2026-08-21 | 2026-09-04 | 2026-09-07 | 14 | 28 | 28.2 | 100.7 | AUTOCOMPAC | 28 | AUTOCOMPAC-28-14 | 2026-10-22 | NUEVO | 2026-10-22 | 21.65 | 0.2
24603 - FLORA PPTO C | 1324 | Plástico | Concreto | Bases pozos urbanismo | 2026-08-21 | 2026-08-28 | 2026-09-02 | 7 | 28 | 20.7 | 73.9 | AUTOCOMPAC | 28 | AUTOCOMPAC-28-7 | 2026-10-22 | NUEVO | 2026-10-22 | 18.48 | -7.3
24603 - FLORA PPTO C | 1325 | Indus | Concreto | Placa ejes 1-6/G-2, piso 7 torre 1 | 2026-08-21 | 2026-09-18 | 2026-09-21 | 28 | 41.4 | 48.6 | 117.4 | PLACA | 48 | PLACA-48-28 | 2026-10-22 | NUEVO | 2026-10-22 | 48 | 7.2
24603 - FLORA PPTO C | 1325 | Indus | Concreto | Placa ejes 1-6/G-2, piso 7 torre 1 | 2026-08-21 | 2026-09-18 | 2026-09-21 | 28 | 41.4 | 47.5 | 114.7 | PLACA | 48 | PLACA-48-28 | 2026-10-22 | NUEVO | 2026-10-22 | 48 | 6.1
24603 - FLORA PPTO C | 1325 | Indus | Concreto | Placa ejes 1-6/G-2, piso 7 torre 1 | 2026-08-21 | 2026-09-18 | 2026-09-21 | 28 | 41.4 | 49.1 | 118.6 | PLACA | 48 | PLACA-48-28 | 2026-10-22 | NUEVO | 2026-10-22 | 48 | 7.7
24603 - FLORA PPTO C | 1325 | Industrializado | Concreto | Placa ejes 1-6 / G-L, piso 7, torre 1 | 2026-08-21 | 2026-09-04 | 2026-09-07 | 14 | 42 | 40.1 | 95.5 | PLACA | 48 | PLACA-48-14 | 2026-10-22 | NUEVO | 2026-10-22 | 37.12 | -1.9
24603 - FLORA PPTO C | 1325 | Industrializado | Concreto | Placa ejes 1-6 / G-L, piso 7, torre 1 | 2026-08-21 | 2026-08-28 | 2026-09-02 | 7 | 42 | 35.8 | 85.2 | PLACA | 48 | PLACA-48-7 | 2026-10-22 | NUEVO | 2026-10-22 | 31.68 | -6.2
24603 - FLORA PPTO C | 1326 | Auto | Concreto | Muros ejes 4-9/G-2, piso 15, torre 2 | 2026-08-21 | 2026-09-18 | 2026-09-21 | 28 | 41.4 | 50.9 | 122.9 | MURO | 48 | MURO-48-28 | 2026-10-22 | NUEVO | 2026-10-22 | 48 | 9.5
24603 - FLORA PPTO C | 1326 | Auto | Concreto | Muros ejes 4-9/G-2, piso 15, torre 2 | 2026-08-21 | 2026-09-18 | 2026-09-21 | 28 | 41.4 | 49.6 | 119.8 | MURO | 48 | MURO-48-28 | 2026-10-22 | NUEVO | 2026-10-22 | 48 | 8.2
24603 - FLORA PPTO C | 1326 | Auto | Concreto | Muros ejes 4-9/G-2, piso 15, torre 2 | 2026-08-21 | 2026-09-18 | 2026-09-21 | 28 | 41.4 | 49.4 | 119.3 | MURO | 48 | MURO-48-28 | 2026-10-22 | NUEVO | 2026-10-22 | 48 | 8
24603 - FLORA PPTO C | 1326 | Autocompactante | Concreto | Muros ejes 4-9 / G-L, piso 15, torre 2 | 2026-08-21 | 2026-09-04 | 2026-09-07 | 14 | 42 | 39.7 | 94.5 | MURO | 48 | MURO-48-14 | 2026-10-22 | NUEVO | 2026-10-22 | 37.12 | -2.3
24603 - FLORA PPTO C | 1326 | Autocompactante | Concreto | Muros ejes 4-9 / G-L, piso 15, torre 2 | 2026-08-21 | 2026-08-28 | 2026-09-02 | 7 | 42 | 34 | 81 | MURO | 48 | MURO-48-7 | 2026-10-22 | NUEVO | 2026-10-22 | 31.68 | -8
24603 - FLORA PPTO C | 1327 | Auto | Concreto | Muros ejes 9-12/G-2, pisos 6, torre 1 | 2026-08-21 | 2026-09-18 | 2026-09-21 | 28 | 48.3 | 61.2 | 126.7 | MURO | 48 | MURO-48-28 | 2026-10-22 | NUEVO | 2026-10-22 | 48 | 12.9
24603 - FLORA PPTO C | 1327 | Auto | Concreto | Muros ejes 9-12/G-2, pisos 6, torre 1 | 2026-08-21 | 2026-09-18 | 2026-09-21 | 28 | 48.3 | 61 | 126.3 | MURO | 48 | MURO-48-28 | 2026-10-22 | NUEVO | 2026-10-22 | 48 | 12.7
24603 - FLORA PPTO C | 1327 | Auto | Concreto | Muros ejes 9-12/G-2, pisos 6, torre 1 | 2026-08-21 | 2026-09-18 | 2026-09-21 | 28 | 48.3 | 59.5 | 123.2 | MURO | 48 | MURO-48-28 | 2026-10-22 | NUEVO | 2026-10-22 | 48 | 11.2
24603 - FLORA PPTO C | 1327 | Autocompactante | Concreto | Muros ejes 9-12 / G-L, piso 6, torre 1 | 2026-08-21 | 2026-09-04 | 2026-09-07 | 14 | 48 | 49.5 | 103.1 | MURO | 48 | MURO-48-14 | 2026-10-22 | NUEVO | 2026-10-22 | 37.12 | 1.5
24603 - FLORA PPTO C | 1327 | Autocompactante | Concreto | Muros ejes 9-12 / G-L, piso 6, torre 1 | 2026-08-21 | 2026-08-28 | 2026-09-02 | 7 | 48 | 40.4 | 84.2 | MURO | 48 | MURO-48-7 | 2026-10-22 | NUEVO | 2026-10-22 | 31.68 | -7.6
24603 - FLORA PPTO C | 1328 | Industrializado | Concreto | Placa ejes 9 - 12 / A - L Piso 16 Torre 2 | 2026-08-22 | 2026-09-19 | 2026-09-24 | 28 | 34.5 | 42.6 | 123.5 | PLACA | 41 | PLACA-41-28 | 2026-10-22 | NUEVO | 2026-10-22 | 41 | 8.1
24603 - FLORA PPTO C | 1328 | Industrializado | Concreto | Placa ejes 9 - 12 / A - L Piso 16 Torre 2 | 2026-08-22 | 2026-09-19 | 2026-09-24 | 28 | 34.5 | 43.3 | 125.5 | PLACA | 41 | PLACA-41-28 | 2026-10-22 | NUEVO | 2026-10-22 | 41 | 8.8
24603 - FLORA PPTO C | 1328 | Industrializado | Concreto | Placa ejes 9 - 12 / A - L Piso 16 Torre 2 | 2026-08-22 | 2026-09-19 | 2026-09-24 | 28 | 34.5 | 43.9 | 127.2 | PLACA | 41 | PLACA-41-28 | 2026-10-22 | NUEVO | 2026-10-22 | 41 | 9.4
24603 - FLORA PPTO C | 1328 | Industrializado | Concreto | Placa ejes 9-12 / A-L, piso 16, torre 2 | 2026-08-22 | 2026-09-05 | 2026-09-07 | 14 | 35 | 38 | 108.6 | PLACA | 41 | PLACA-41-14 | 2026-10-22 | NUEVO | 2026-10-22 | 31.71 | 3
24603 - FLORA PPTO C | 1328 | Industrializado | Concreto | Placa ejes 9-12 / A-L, piso 16, torre 2 | 2026-08-22 | 2026-08-29 | 2026-09-02 | 7 | 35 | 34.2 | 97.7 | PLACA | 41 | PLACA-41-7 | 2026-10-22 | NUEVO | 2026-10-22 | 27.06 | -0.8
24603 - FLORA PPTO C | 1329 | Industrializado | Concreto | Placa ejes 1 - 6 / A - F Piso 7 Torre 1 | 2026-08-22 | 2026-09-19 | 2026-09-24 | 28 | 41.4 | 47.5 | 114.7 | PLACA | 48 | PLACA-48-28 | 2026-10-22 | NUEVO | 2026-10-22 | 48 | 6.1
24603 - FLORA PPTO C | 1329 | Industrializado | Concreto | Placa ejes 1 - 6 / A - F Piso 7 Torre 1 | 2026-08-22 | 2026-09-19 | 2026-09-24 | 28 | 41.4 | 48.2 | 116.4 | PLACA | 48 | PLACA-48-28 | 2026-10-22 | NUEVO | 2026-10-22 | 48 | 6.8
24603 - FLORA PPTO C | 1329 | Industrializado | Concreto | Placa ejes 1 - 6 / A - F Piso 7 Torre 1 | 2026-08-22 | 2026-09-19 | 2026-09-24 | 28 | 41.4 | 48.8 | 117.9 | PLACA | 48 | PLACA-48-28 | 2026-10-22 | NUEVO | 2026-10-22 | 48 | 7.4
24603 - FLORA PPTO C | 1329 | Industrializado | Concreto | Placa ejes 1-6 / A-F, piso 7, torre 1 | 2026-08-22 | 2026-09-05 | 2026-09-07 | 14 | 42 | 42.8 | 101.9 | PLACA | 48 | PLACA-48-14 | 2026-10-22 | NUEVO | 2026-10-22 | 37.12 | 0.8
24603 - FLORA PPTO C | 1329 | Industrializado | Concreto | Placa ejes 1-6 / A-F, piso 7, torre 1 | 2026-08-22 | 2026-08-29 | 2026-09-02 | 7 | 42 | 36.6 | 87.1 | PLACA | 48 | PLACA-48-7 | 2026-10-22 | NUEVO | 2026-10-22 | 31.68 | -5.4
24603 - FLORA PPTO C | 1330 | Autocompactante | Concreto | Muros ejes 1 -7 / A - F | 2026-08-22 | 2026-09-19 | 2026-09-24 | 28 | 41.4 | 51.5 | 124.4 | MURO | 48 | MURO-48-28 | 2026-10-22 | NUEVO | 2026-10-22 | 48 | 10.1
24603 - FLORA PPTO C | 1330 | Autocompactante | Concreto | Muros ejes 1 -7 / A - F | 2026-08-22 | 2026-09-19 | 2026-09-24 | 28 | 41.4 | 52.2 | 126.1 | MURO | 48 | MURO-48-28 | 2026-10-22 | NUEVO | 2026-10-22 | 48 | 10.8
24603 - FLORA PPTO C | 1330 | Autocompactante | Concreto | Muros ejes 1 -7 / A - F | 2026-08-22 | 2026-09-19 | 2026-09-24 | 28 | 41.4 | 53 | 128 | MURO | 48 | MURO-48-28 | 2026-10-22 | NUEVO | 2026-10-22 | 48 | 11.6
24603 - FLORA PPTO C | 1330 | Autocompactante | Concreto | Muros ejes 1-7 / A-F, piso 15, torre 2 | 2026-08-22 | 2026-09-05 | 2026-09-07 | 14 | 42 | 44.6 | 106.2 | MURO | 48 | MURO-48-14 | 2026-10-22 | NUEVO | 2026-10-22 | 37.12 | 2.6
24603 - FLORA PPTO C | 1330 | Autocompactante | Concreto | Muros ejes 1-7 / A-F, piso 15, torre 2 | 2026-08-22 | 2026-08-29 | 2026-09-02 | 7 | 42 | 38.3 | 91.2 | MURO | 48 | MURO-48-7 | 2026-10-22 | NUEVO | 2026-10-22 | 31.68 | -3.7
24603 - FLORA PPTO C | 1331 | Autocompactante | Concreto | Muros ejes 9 - 12 / A - L Piso 6 Torre 1 | 2026-08-22 | 2026-09-19 | 2026-09-24 | 28 | 48.3 | 62.4 | 129.2 | MURO | 48 | MURO-48-28 | 2026-10-22 | NUEVO | 2026-10-22 | 48 | 14.1
24603 - FLORA PPTO C | 1331 | Autocompactante | Concreto | Muros ejes 9 - 12 / A - L Piso 6 Torre 1 | 2026-08-22 | 2026-09-19 | 2026-09-24 | 28 | 48.3 | 63.3 | 131.1 | MURO | 48 | MURO-48-28 | 2026-10-22 | NUEVO | 2026-10-22 | 48 | 15
24603 - FLORA PPTO C | 1331 | Autocompactante | Concreto | Muros ejes 9 - 12 / A - L Piso 6 Torre 1 | 2026-08-22 | 2026-09-19 | 2026-09-24 | 28 | 48.3 | 64.4 | 133.3 | MURO | 48 | MURO-48-28 | 2026-10-22 | NUEVO | 2026-10-22 | 48 | 16.1
24603 - FLORA PPTO C | 1331 | Autocompactante | Concreto | Muros ejes 9-12 / A-F, piso 6, torre 1 | 2026-08-22 | 2026-09-05 | 2026-09-07 | 14 | 48 | 50.2 | 104.6 | MURO | 48 | MURO-48-14 | 2026-10-22 | NUEVO | 2026-10-22 | 37.12 | 2.2
24603 - FLORA PPTO C | 1331 | Autocompactante | Concreto | Muros ejes 9-12 / A-F, piso 6, torre 1 | 2026-08-22 | 2026-08-29 | 2026-09-02 | 7 | 48 | 46.5 | 96.9 | MURO | 48 | MURO-48-7 | 2026-10-22 | NUEVO | 2026-10-22 | 31.68 | -1.5
24603 - FLORA PPTO C | 1332 | Indus | Concreto | Escalera 2 piso 11 al 12 torre 2 | 2026-08-24 | 2026-09-21 | 2026-09-24 | 28 | 34.5 | 48.7 | 141.2 | AUTOCOMPAC | 41 | AUTOCOMPAC-41-28 | 2026-10-22 | NUEVO | 2026-10-22 | 41 | 14.2
24603 - FLORA PPTO C | 1332 | Indus | Concreto | Escalera 2 piso 11 al 12 torre 2 | 2026-08-24 | 2026-09-21 | 2026-09-24 | 28 | 34.5 | 46.6 | 135.1 | AUTOCOMPAC | 41 | AUTOCOMPAC-41-28 | 2026-10-22 | NUEVO | 2026-10-22 | 41 | 12.1
24603 - FLORA PPTO C | 1332 | Indus | Concreto | Escalera 2 piso 11 al 12 torre 2 | 2026-08-24 | 2026-09-21 | 2026-09-24 | 28 | 34.5 | 47.8 | 138.6 | AUTOCOMPAC | 41 | AUTOCOMPAC-41-28 | 2026-10-22 | NUEVO | 2026-10-22 | 41 | 13.3
24603 - FLORA PPTO C | 1332 | Industrializado | Concreto | Escalera 2, piso 11 al 12, torre 2 | 2026-08-24 | 2026-09-07 | 2026-09-08 | 14 | 35 | 41.4 | 118.3 | AUTOCOMPAC | 41 | AUTOCOMPAC-41-14 | 2026-10-22 | NUEVO | 2026-10-22 | 31.71 | 6.4
24603 - FLORA PPTO C | 1332 | Industrializado | Concreto | Escalera 2, piso 11 al 12, torre 2 | 2026-08-24 | 2026-08-31 | 2026-09-04 | 7 | 35 | 34.9 | 99.7 | AUTOCOMPAC | 41 | AUTOCOMPAC-41-7 | 2026-10-22 | NUEVO | 2026-10-22 | 27.06 | -0.1
24603 - FLORA PPTO C | 1333 | Auto | Concreto | Plataforma piso 1 columnas 5 comunal | 2026-08-24 | 2026-09-21 | 2026-09-24 | 28 | 34.5 | 53.7 | 155.7 | MURO | 41 | MURO-41-28 | 2026-10-22 | NUEVO | 2026-10-22 | 41 | 19.2
24603 - FLORA PPTO C | 1333 | Auto | Concreto | Plataforma piso 1 columnas 5 comunal | 2026-08-24 | 2026-09-21 | 2026-09-24 | 28 | 34.5 | 55 | 159.4 | MURO | 41 | MURO-41-28 | 2026-10-22 | NUEVO | 2026-10-22 | 41 | 20.5
24603 - FLORA PPTO C | 1333 | Auto | Concreto | Plataforma piso 1 columnas 5 comunal | 2026-08-24 | 2026-09-21 | 2026-09-24 | 28 | 34.5 | 54.2 | 157.1 | MURO | 41 | MURO-41-28 | 2026-10-22 | NUEVO | 2026-10-22 | 41 | 19.7
24603 - FLORA PPTO C | 1333 | Autocompactado | Concreto | Plataforma, columnas piso 1, salón comunal | 2026-08-24 | 2026-09-07 | 2026-09-08 | 14 | 35 | 45.7 | 130.6 | MURO | 41 | MURO-41-14 | 2026-10-22 | NUEVO | 2026-10-22 | 31.71 | 10.7
24603 - FLORA PPTO C | 1333 | Autocompactado | Concreto | Plataforma, columnas piso 1, salón comunal | 2026-08-24 | 2026-08-31 | 2026-09-04 | 7 | 35 | 36.8 | 105.1 | MURO | 41 | MURO-41-7 | 2026-10-22 | NUEVO | 2026-10-22 | 27.06 | 1.8
24603 - FLORA PPTO C | 1334 | Indus | Concreto | Placa ejes 6 - 8 / A - L, piso 7 torre 1 | 2026-08-24 | 2026-09-21 | 2026-09-24 | 28 | 41.4 | 45.6 | 110.1 | PLACA | 48 | PLACA-48-28 | 2026-10-22 | NUEVO | 2026-10-22 | 48 | 4.2
24603 - FLORA PPTO C | 1334 | Indus | Concreto | Placa ejes 6 - 8 / A - L, piso 7 torre 1 | 2026-08-24 | 2026-09-21 | 2026-09-24 | 28 | 41.4 | 45.4 | 109.7 | PLACA | 48 | PLACA-48-28 | 2026-10-22 | NUEVO | 2026-10-22 | 48 | 4
24603 - FLORA PPTO C | 1334 | Indus | Concreto | Placa ejes 6 - 8 / A - L, piso 7 torre 1 | 2026-08-24 | 2026-09-21 | 2026-09-24 | 28 | 41.4 | 45 | 108.7 | PLACA | 48 | PLACA-48-28 | 2026-10-22 | NUEVO | 2026-10-22 | 48 | 3.6
24603 - FLORA PPTO C | 1334 | Industrializado | Concreto | Placa eje 6-8 / A-L, piso 7, torre 1 | 2026-08-24 | 2026-09-07 | 2026-09-08 | 14 | 42 | 40.7 | 96.9 | PLACA | 48 | PLACA-48-14 | 2026-10-22 | NUEVO | 2026-10-22 | 37.12 | -1.3
24603 - FLORA PPTO C | 1334 | Industrializado | Concreto | Placa eje 6-8 / A-L, piso 7, torre 1 | 2026-08-24 | 2026-08-31 | 2026-09-04 | 7 | 42 | 30 | 71.4 | PLACA | 48 | PLACA-48-7 | 2026-10-22 | NUEVO | 2026-10-22 | 31.68 | -12
24603 - FLORA PPTO C | 1335 | Auto | Concreto | Muros ejes 1 - 4 / G - L piso 15 torre 2 | 2026-08-24 | 2026-09-21 | 2026-09-24 | 28 | 41.4 | 54 | 130.4 | MURO | 48 | MURO-48-28 | 2026-10-22 | NUEVO | 2026-10-22 | 48 | 12.6
24603 - FLORA PPTO C | 1335 | Auto | Concreto | Muros ejes 1 - 4 / G - L piso 15 torre 2 | 2026-08-24 | 2026-09-21 | 2026-09-24 | 28 | 41.4 | 52.6 | 127.1 | MURO | 48 | MURO-48-28 | 2026-10-22 | NUEVO | 2026-10-22 | 48 | 11.2
24603 - FLORA PPTO C | 1335 | Auto | Concreto | Muros ejes 1 - 4 / G - L piso 15 torre 2 | 2026-08-24 | 2026-09-21 | 2026-09-24 | 28 | 41.4 | 54.4 | 131.4 | MURO | 48 | MURO-48-28 | 2026-10-22 | NUEVO | 2026-10-22 | 48 | 13
24603 - FLORA PPTO C | 1335 | Autocompactado | Concreto | Muros ejes 1-4 / G-L, piso 15, torre 2 | 2026-08-24 | 2026-09-07 | 2026-09-08 | 14 | 42 | 42.9 | 102.1 | MURO | 48 | MURO-48-14 | 2026-10-22 | NUEVO | 2026-10-22 | 37.12 | 0.9
24603 - FLORA PPTO C | 1335 | Autocompactado | Concreto | Muros ejes 1-4 / G-L, piso 15, torre 2 | 2026-08-24 | 2026-08-31 | 2026-09-04 | 7 | 42 | 41 | 97.6 | MURO | 48 | MURO-48-7 | 2026-10-22 | NUEVO | 2026-10-22 | 31.68 | -1
24603 - FLORA PPTO C | 1336 | Auto | Concreto | Muros ejes 12 - 15 / A - L piso 6 torre 1 | 2026-08-24 | 2026-09-21 | 2026-09-24 | 28 | 48.3 | 56.7 | 117.4 | MURO | 48 | MURO-48-28 | 2026-10-22 | NUEVO | 2026-10-22 | 48 | 8.4
24603 - FLORA PPTO C | 1336 | Auto | Concreto | Muros ejes 12 - 15 / A - L piso 6 torre 1 | 2026-08-24 | 2026-09-21 | 2026-09-24 | 28 | 48.3 | 55.1 | 114.1 | MURO | 48 | MURO-48-28 | 2026-10-22 | NUEVO | 2026-10-22 | 48 | 6.8
24603 - FLORA PPTO C | 1336 | Auto | Concreto | Muros ejes 12 - 15 / A - L piso 6 torre 1 | 2026-08-24 | 2026-09-21 | 2026-09-24 | 28 | 48.3 | 57.1 | 118.2 | MURO | 48 | MURO-48-28 | 2026-10-22 | NUEVO | 2026-10-22 | 48 | 8.8
24603 - FLORA PPTO C | 1336 | Autocompactado | Concreto | Muros ejes 12-15 / A-L, piso 6, torre 1 | 2026-08-24 | 2026-09-07 | 2026-09-08 | 14 | 48 | 48.2 | 100.4 | MURO | 48 | MURO-48-14 | 2026-10-22 | NUEVO | 2026-10-22 | 37.12 | 0.2
24603 - FLORA PPTO C | 1336 | Autocompactado | Concreto | Muros ejes 12-15 / A-L, piso 6, torre 1 | 2026-08-24 | 2026-08-31 | 2026-09-04 | 7 | 48 | 41.8 | 87.1 | MURO | 48 | MURO-48-7 | 2026-10-22 | NUEVO | 2026-10-22 | 31.68 | -6.2
24603 - FLORA PPTO C | 1337 | Auto | Concreto | Placa ejes 7 - 9 / A - L piso 16, torre 2 | 2026-08-24 | 2026-09-21 | 2026-09-24 | 28 | 41.4 | 58.9 | 142.3 | PLACA | 48 | PLACA-48-28 | 2026-10-22 | NUEVO | 2026-10-22 | 48 | 17.5
24603 - FLORA PPTO C | 1337 | Auto | Concreto | Placa ejes 7 - 9 / A - L piso 16, torre 2 | 2026-08-24 | 2026-09-21 | 2026-09-24 | 28 | 41.4 | 58.6 | 141.5 | PLACA | 48 | PLACA-48-28 | 2026-10-22 | NUEVO | 2026-10-22 | 48 | 17.2
24603 - FLORA PPTO C | 1337 | Auto | Concreto | Placa ejes 7 - 9 / A - L piso 16, torre 2 | 2026-08-24 | 2026-09-21 | 2026-09-24 | 28 | 41.4 | 55.6 | 134.3 | PLACA | 48 | PLACA-48-28 | 2026-10-22 | NUEVO | 2026-10-22 | 48 | 14.2
24603 - FLORA PPTO C | 1337 | Industrializado | Concreto | Placa ejes 7-9 / A-L, piso 16, torre 2 | 2026-08-24 | 2026-09-07 | 2026-09-08 | 14 | 35 | 39.8 | 113.7 | PLACA | 41 | PLACA-41-14 | 2026-10-22 | NUEVO | 2026-10-22 | 31.71 | 4.8
24603 - FLORA PPTO C | 1337 | Industrializado | Concreto | Placa ejes 7-9 / A-L, piso 16, torre 2 | 2026-08-24 | 2026-08-31 | 2026-09-04 | 7 | 35 | 38.2 | 109.1 | PLACA | 41 | PLACA-41-7 | 2026-10-22 | NUEVO | 2026-10-22 | 27.06 | 3.2
24603 - FLORA PPTO C | 1338 | Ptico | Concreto | Base pozo | 2026-08-25 | 2026-09-22 | 2026-09-24 | 28 | 27.6 | 31.4 | 113.8 | AUTOCOMPAC | 28 | AUTOCOMPAC-28-28 | 2026-10-22 | NUEVO | 2026-10-22 | 28 | 3.8
24603 - FLORA PPTO C | 1338 | Ptico | Concreto | Base pozo | 2026-08-25 | 2026-09-22 | 2026-09-24 | 28 | 27.6 | 31.2 | 113 | AUTOCOMPAC | 28 | AUTOCOMPAC-28-28 | 2026-10-22 | NUEVO | 2026-10-22 | 28 | 3.6
24603 - FLORA PPTO C | 1338 | Ptico | Concreto | Base pozo | 2026-08-25 | 2026-09-22 | 2026-09-24 | 28 | 27.6 | 30.9 | 112 | AUTOCOMPAC | 28 | AUTOCOMPAC-28-28 | 2026-10-22 | NUEVO | 2026-10-22 | 28 | 3.3
24603 - FLORA PPTO C | 1338 | Plástico | Concreto | Bases pozo | 2026-08-25 | 2026-09-08 | 2026-09-09 | 14 | 28 | 26.3 | 93.9 | AUTOCOMPAC | 28 | AUTOCOMPAC-28-14 | 2026-10-22 | NUEVO | 2026-10-22 | 21.65 | -1.7
24603 - FLORA PPTO C | 1338 | Plástico | Concreto | Bases pozo | 2026-08-25 | 2026-09-01 | 2026-09-04 | 7 | 28 | 23.5 | 83.9 | AUTOCOMPAC | 28 | AUTOCOMPAC-28-7 | 2026-10-22 | NUEVO | 2026-10-22 | 18.48 | -4.5
24603 - FLORA PPTO C | 1339 | Indus | Concreto | Placa ejes 8-12/G-L, piso 7, torre 1 | 2026-08-25 | 2026-09-22 | 2026-09-24 | 28 | 41.4 | 59.1 | 142.8 | PLACA | 48 | PLACA-48-28 | 2026-10-22 | NUEVO | 2026-10-22 | 48 | 17.7
24603 - FLORA PPTO C | 1339 | Indus | Concreto | Placa ejes 8-12/G-L, piso 7, torre 1 | 2026-08-25 | 2026-09-22 | 2026-09-24 | 28 | 41.4 | 58.9 | 142.3 | PLACA | 48 | PLACA-48-28 | 2026-10-22 | NUEVO | 2026-10-22 | 48 | 17.5
24603 - FLORA PPTO C | 1339 | Indus | Concreto | Placa ejes 8-12/G-L, piso 7, torre 1 | 2026-08-25 | 2026-09-22 | 2026-09-24 | 28 | 41.4 | 59.8 | 144.4 | PLACA | 48 | PLACA-48-28 | 2026-10-22 | NUEVO | 2026-10-22 | 48 | 18.4
24603 - FLORA PPTO C | 1339 | Industrializado | Concreto | Placa ejes 8-12 / G-L, piso 7, torre 1 | 2026-08-25 | 2026-09-08 | 2026-09-09 | 14 | 42 | 48.4 | 115.2 | PLACA | 48 | PLACA-48-14 | 2026-10-22 | NUEVO | 2026-10-22 | 37.12 | 6.4
24603 - FLORA PPTO C | 1339 | Industrializado | Concreto | Placa ejes 8-12 / G-L, piso 7, torre 1 | 2026-08-25 | 2026-09-01 | 2026-09-04 | 7 | 42 | 40 | 95.2 | PLACA | 48 | PLACA-48-7 | 2026-10-22 | NUEVO | 2026-10-22 | 31.68 | -2
24603 - FLORA PPTO C | 1340 | Indus | Concreto | Placa ejes 4-7/A-L, piso 16, torre 2 | 2026-08-25 | 2026-09-22 | 2026-09-24 | 28 | 34.5 | 53.2 | 154.2 | PLACA | 41 | PLACA-41-28 | 2026-10-22 | NUEVO | 2026-10-22 | 41 | 18.7
24603 - FLORA PPTO C | 1340 | Indus | Concreto | Placa ejes 4-7/A-L, piso 16, torre 2 | 2026-08-25 | 2026-09-22 | 2026-09-24 | 28 | 34.5 | 51.9 | 150.4 | PLACA | 41 | PLACA-41-28 | 2026-10-22 | NUEVO | 2026-10-22 | 41 | 17.4
24603 - FLORA PPTO C | 1340 | Indus | Concreto | Placa ejes 4-7/A-L, piso 16, torre 2 | 2026-08-25 | 2026-09-22 | 2026-09-24 | 28 | 34.5 | 51.6 | 149.6 | PLACA | 41 | PLACA-41-28 | 2026-10-22 | NUEVO | 2026-10-22 | 41 | 17.1
24603 - FLORA PPTO C | 1340 | Industrializado | Concreto | Placa ejes 4-7 / A-L, piso 16, T2 | 2026-08-25 | 2026-09-08 | 2026-09-09 | 14 | 35 | 44 | 125.7 | PLACA | 41 | PLACA-41-14 | 2026-10-22 | NUEVO | 2026-10-22 | 31.71 | 9
24603 - FLORA PPTO C | 1340 | Industrializado | Concreto | Placa ejes 4-7 / A-L, piso 16, T2 | 2026-08-25 | 2026-09-01 | 2026-09-04 | 7 | 35 | 38.3 | 109.4 | PLACA | 41 | PLACA-41-7 | 2026-10-22 | NUEVO | 2026-10-22 | 27.06 | 3.3
24603 - FLORA PPTO C | 1341 | Auto | Concreto | Muros ejes 12-15/A-L, piso 16, torrre 2 | 2026-08-25 | 2026-09-22 | 2026-09-24 | 28 | 41.4 | 53.3 | 128.7 | MURO | 48 | MURO-48-28 | 2026-10-22 | NUEVO | 2026-10-22 | 48 | 11.9
24603 - FLORA PPTO C | 1341 | Auto | Concreto | Muros ejes 12-15/A-L, piso 16, torrre 2 | 2026-08-25 | 2026-09-22 | 2026-09-24 | 28 | 41.4 | 52 | 125.6 | MURO | 48 | MURO-48-28 | 2026-10-22 | NUEVO | 2026-10-22 | 48 | 10.6
24603 - FLORA PPTO C | 1341 | Auto | Concreto | Muros ejes 12-15/A-L, piso 16, torrre 2 | 2026-08-25 | 2026-09-22 | 2026-09-24 | 28 | 41.4 | 51.4 | 124.2 | MURO | 48 | MURO-48-28 | 2026-10-22 | NUEVO | 2026-10-22 | 48 | 10
24603 - FLORA PPTO C | 1341 | Autocompactado | Concreto | Muros ejes 12-15 / A-L, piso 16, torre 2 | 2026-08-25 | 2026-09-08 | 2026-09-09 | 14 | 42 | 41.6 | 99 | MURO | 48 | MURO-48-14 | 2026-10-22 | NUEVO | 2026-10-22 | 37.12 | -0.4
24603 - FLORA PPTO C | 1341 | Autocompactado | Concreto | Muros ejes 12-15 / A-L, piso 16, torre 2 | 2026-08-25 | 2026-09-01 | 2026-09-04 | 7 | 42 | 35.3 | 84 | MURO | 48 | MURO-48-7 | 2026-10-22 | NUEVO | 2026-10-22 | 31.68 | -6.7
24603 - FLORA PPTO C | 1342 | Indus | Concreto | Placa ejes 8 - 12 / A - F piso 7 torre 1 | 2026-08-26 | 2026-09-23 | 2026-09-24 | 28 | 41.4 | 53.6 | 129.5 | PLACA | 48 | PLACA-48-28 | 2026-10-22 | NUEVO | 2026-10-22 | 48 | 12.2
24603 - FLORA PPTO C | 1342 | Indus | Concreto | Placa ejes 8 - 12 / A - F piso 7 torre 1 | 2026-08-26 | 2026-09-23 | 2026-09-24 | 28 | 41.4 | 54.5 | 131.6 | PLACA | 48 | PLACA-48-28 | 2026-10-22 | NUEVO | 2026-10-22 | 48 | 13.1
24603 - FLORA PPTO C | 1342 | Indus | Concreto | Placa ejes 8 - 12 / A - F piso 7 torre 1 | 2026-08-26 | 2026-09-23 | 2026-09-24 | 28 | 41.4 | 55.3 | 133.6 | PLACA | 48 | PLACA-48-28 | 2026-10-22 | NUEVO | 2026-10-22 | 48 | 13.9
24603 - FLORA PPTO C | 1342 | Industrializado | Concreto | Placa ejes 8-12 / A-F, piso 7, torre 1 | 2026-08-26 | 2026-09-09 | 2026-09-09 | 14 | 42 | 42.6 | 101.4 | PLACA | 48 | PLACA-48-14 | 2026-10-22 | NUEVO | 2026-10-22 | 37.12 | 0.6
24603 - FLORA PPTO C | 1342 | Industrializado | Concreto | Placa ejes 8-12 / A-F, piso 7, torre 1 | 2026-08-26 | 2026-09-02 | 2026-09-04 | 7 | 42 | 39 | 92.9 | PLACA | 48 | PLACA-48-7 | 2026-10-22 | NUEVO | 2026-10-22 | 31.68 | -3
24603 - FLORA PPTO C | 1343 | Indus | Concreto | Escalera 1, piso 6 al 7 torre 2 | 2026-08-26 | 2026-09-23 | 2026-09-24 | 28 | 41.4 | 53.6 | 129.5 | AUTOCOMPAC | 48 | AUTOCOMPAC-48-28 | 2026-10-22 | NUEVO | 2026-10-22 | 48 | 12.2
24603 - FLORA PPTO C | 1343 | Indus | Concreto | Escalera 1, piso 6 al 7 torre 2 | 2026-08-26 | 2026-09-23 | 2026-09-24 | 28 | 41.4 | 54.4 | 131.4 | AUTOCOMPAC | 48 | AUTOCOMPAC-48-28 | 2026-10-22 | NUEVO | 2026-10-22 | 48 | 13
24603 - FLORA PPTO C | 1343 | Indus | Concreto | Escalera 1, piso 6 al 7 torre 2 | 2026-08-26 | 2026-09-23 | 2026-09-24 | 28 | 41.4 | 55.2 | 133.3 | AUTOCOMPAC | 48 | AUTOCOMPAC-48-28 | 2026-10-22 | NUEVO | 2026-10-22 | 48 | 13.8
24603 - FLORA PPTO C | 1343 | Industrializado | Concreto | Escaleras 1, piso 6 al 7, torre 2 | 2026-08-26 | 2026-09-09 | 2026-09-09 | 14 | 42 | 42.2 | 100.5 | AUTOCOMPAC | 48 | AUTOCOMPAC-48-14 | 2026-10-22 | NUEVO | 2026-10-22 | 37.12 | 0.2
24603 - FLORA PPTO C | 1343 | Industrializado | Concreto | Escaleras 1, piso 6 al 7, torre 2 | 2026-08-26 | 2026-09-02 | 2026-09-04 | 7 | 42 | 38.9 | 92.6 | AUTOCOMPAC | 48 | AUTOCOMPAC-48-7 | 2026-10-22 | NUEVO | 2026-10-22 | 31.68 | -3.1
24603 - FLORA PPTO C | 1344 | Auto | Concreto | Muros ejes 1 - 6 / G - L piso 7 torre 1 | 2026-08-26 | 2026-09-23 | 2026-09-24 | 28 | 48.3 | 54.2 | 112.2 | MURO | 48 | MURO-48-28 | 2026-10-22 | NUEVO | 2026-10-22 | 48 | 5.9
24603 - FLORA PPTO C | 1344 | Auto | Concreto | Muros ejes 1 - 6 / G - L piso 7 torre 1 | 2026-08-26 | 2026-09-23 | 2026-09-24 | 28 | 48.3 | 55 | 113.9 | MURO | 48 | MURO-48-28 | 2026-10-22 | NUEVO | 2026-10-22 | 48 | 6.7
24603 - FLORA PPTO C | 1344 | Auto | Concreto | Muros ejes 1 - 6 / G - L piso 7 torre 1 | 2026-08-26 | 2026-09-23 | 2026-09-24 | 28 | 48.3 | 55.8 | 115.5 | MURO | 48 | MURO-48-28 | 2026-10-22 | NUEVO | 2026-10-22 | 48 | 7.5
24603 - FLORA PPTO C | 1344 | Autocompactado | Concreto | Muros ejes 1-6 / G-L, piso 7, torre 1 | 2026-08-26 | 2026-09-09 | 2026-09-09 | 14 | 48 | 47.2 | 98.3 | MURO | 48 | MURO-48-14 | 2026-10-22 | NUEVO | 2026-10-22 | 37.12 | -0.8
24603 - FLORA PPTO C | 1344 | Autocompactado | Concreto | Muros ejes 1-6 / G-L, piso 7, torre 1 | 2026-08-26 | 2026-09-02 | 2026-09-04 | 7 | 48 | 39.2 | 81.7 | MURO | 48 | MURO-48-7 | 2026-10-22 | NUEVO | 2026-10-22 | 31.68 | -8.8
24603 - FLORA PPTO C | 1345 | Indus | Concreto | Placa ejes 1 - 4 / A - L piso 16 torre 2 | 2026-08-26 | 2026-09-23 | 2026-09-24 | 28 | 34.5 | 50 | 144.9 | PLACA | 41 | PLACA-41-28 | 2026-10-22 | NUEVO | 2026-10-22 | 41 | 15.5
24603 - FLORA PPTO C | 1345 | Indus | Concreto | Placa ejes 1 - 4 / A - L piso 16 torre 2 | 2026-08-26 | 2026-09-23 | 2026-09-24 | 28 | 34.5 | 50.8 | 147.2 | PLACA | 41 | PLACA-41-28 | 2026-10-22 | NUEVO | 2026-10-22 | 41 | 16.3
24603 - FLORA PPTO C | 1345 | Indus | Concreto | Placa ejes 1 - 4 / A - L piso 16 torre 2 | 2026-08-26 | 2026-09-23 | 2026-09-24 | 28 | 34.5 | 51.5 | 149.3 | PLACA | 41 | PLACA-41-28 | 2026-10-22 | NUEVO | 2026-10-22 | 41 | 17
24603 - FLORA PPTO C | 1345 | Industrializado | Concreto | Placa ejes 1-4 / A-L, piso 16, torre 2 | 2026-08-26 | 2026-09-09 | 2026-09-09 | 14 | 35 | 44 | 125.7 | PLACA | 41 | PLACA-41-14 | 2026-10-22 | NUEVO | 2026-10-22 | 31.71 | 9
24603 - FLORA PPTO C | 1345 | Industrializado | Concreto | Placa ejes 1-4 / A-L, piso 16, torre 2 | 2026-08-26 | 2026-09-02 | 2026-09-04 | 7 | 35 | 40.6 | 116 | PLACA | 41 | PLACA-41-7 | 2026-10-22 | NUEVO | 2026-10-22 | 27.06 | 5.6
24603 - FLORA PPTO C | 1346 | Auto | Concreto | Muros ejes 9 - 11 / A - L y 11 - 12 / A - F, piso 16, torre 2 | 2026-08-26 | 2026-09-23 | 2026-09-24 | 28 | 41.4 | 52.4 | 126.6 | MURO | 48 | MURO-48-28 | 2026-10-22 | NUEVO | 2026-10-22 | 48 | 11
24603 - FLORA PPTO C | 1346 | Auto | Concreto | Muros ejes 9 - 11 / A - L y 11 - 12 / A - F, piso 16, torre 2 | 2026-08-26 | 2026-09-23 | 2026-09-24 | 28 | 41.4 | 53.3 | 128.7 | MURO | 48 | MURO-48-28 | 2026-10-22 | NUEVO | 2026-10-22 | 48 | 11.9
24603 - FLORA PPTO C | 1346 | Auto | Concreto | Muros ejes 9 - 11 / A - L y 11 - 12 / A - F, piso 16, torre 2 | 2026-08-26 | 2026-09-23 | 2026-09-24 | 28 | 41.4 | 54 | 130.4 | MURO | 48 | MURO-48-28 | 2026-10-22 | NUEVO | 2026-10-22 | 48 | 12.6
24603 - FLORA PPTO C | 1346 | Autocompactado | Concreto | Muros ejes 9-11 / A-L y 11-12 / A-F, piso 16, torre 2 | 2026-08-26 | 2026-09-09 | 2026-09-09 | 14 | 42 | 44.3 | 105.5 | MURO | 48 | MURO-48-14 | 2026-10-22 | NUEVO | 2026-10-22 | 37.12 | 2.3
24603 - FLORA PPTO C | 1346 | Autocompactado | Concreto | Muros ejes 9-11 / A-L y 11-12 / A-F, piso 16, torre 2 | 2026-08-26 | 2026-09-02 | 2026-09-04 | 7 | 42 | 38.8 | 92.4 | MURO | 48 | MURO-48-7 | 2026-10-22 | NUEVO | 2026-10-22 | 31.68 | -3.2
24603 - FLORA PPTO C | 1347 | Indus | Concreto | Placa ejes 12-15/A-L, piso 7, torre 1 | 2026-08-27 | 2026-09-24 | 2026-09-28 | 28 | 41.4 | 54.6 | 131.9 | PLACA | 48 | PLACA-48-28 | 2026-10-22 | NUEVO | 2026-10-22 | 48 | 13.2
24603 - FLORA PPTO C | 1347 | Indus | Concreto | Placa ejes 12-15/A-L, piso 7, torre 1 | 2026-08-27 | 2026-09-24 | 2026-09-28 | 28 | 41.4 | 53.3 | 128.7 | PLACA | 48 | PLACA-48-28 | 2026-10-22 | NUEVO | 2026-10-22 | 48 | 11.9
24603 - FLORA PPTO C | 1347 | Indus | Concreto | Placa ejes 12-15/A-L, piso 7, torre 1 | 2026-08-27 | 2026-09-24 | 2026-09-28 | 28 | 41.4 | 51.8 | 125.1 | PLACA | 48 | PLACA-48-28 | 2026-10-22 | NUEVO | 2026-10-22 | 48 | 10.4
24603 - FLORA PPTO C | 1347 | Industrializado | Concreto | Placa ejes 12-15 / A-L, piso 7, torre 1 | 2026-08-27 | 2026-09-10 | 2026-09-11 | 14 | 42 | 46.4 | 110.5 | PLACA | 48 | PLACA-48-14 | 2026-10-22 | NUEVO | 2026-10-22 | 37.12 | 4.4
24603 - FLORA PPTO C | 1347 | Industrializado | Concreto | Placa ejes 12-15 / A-L, piso 7, torre 1 | 2026-08-27 | 2026-09-03 | 2026-09-04 | 7 | 42 | 43.5 | 103.6 | PLACA | 48 | PLACA-48-7 | 2026-10-22 | NUEVO | 2026-10-22 | 31.68 | 1.5
24603 - FLORA PPTO C | 1348 | Indus | Concreto | Placa ejes 12-15/A-L, piso 17, torre 2 | 2026-08-27 | 2026-09-24 | 2026-09-28 | 28 | 34.5 | 49.6 | 143.8 | PLACA | 41 | PLACA-41-28 | 2026-10-22 | NUEVO | 2026-10-22 | 41 | 15.1
24603 - FLORA PPTO C | 1348 | Indus | Concreto | Placa ejes 12-15/A-L, piso 17, torre 2 | 2026-08-27 | 2026-09-24 | 2026-09-28 | 28 | 34.5 | 49.4 | 143.2 | PLACA | 41 | PLACA-41-28 | 2026-10-22 | NUEVO | 2026-10-22 | 41 | 14.9
24603 - FLORA PPTO C | 1348 | Indus | Concreto | Placa ejes 12-15/A-L, piso 17, torre 2 | 2026-08-27 | 2026-09-24 | 2026-09-28 | 28 | 34.5 | 49 | 142 | PLACA | 41 | PLACA-41-28 | 2026-10-22 | NUEVO | 2026-10-22 | 41 | 14.5
24603 - FLORA PPTO C | 1348 | Industrializado | Concreto | Placa ejes 12-15 / A-L, piso 17, torre 2 | 2026-08-27 | 2026-09-10 | 2026-09-11 | 14 | 35 | 42.8 | 122.3 | PLACA | 41 | PLACA-41-14 | 2026-10-22 | NUEVO | 2026-10-22 | 31.71 | 7.8
24603 - FLORA PPTO C | 1348 | Industrializado | Concreto | Placa ejes 12-15 / A-L, piso 17, torre 2 | 2026-08-27 | 2026-09-03 | 2026-09-04 | 7 | 35 | 39.7 | 113.4 | PLACA | 41 | PLACA-41-7 | 2026-10-22 | NUEVO | 2026-10-22 | 27.06 | 4.7
24603 - FLORA PPTO C | 1349 | Auto | Concreto | Muros ejes 1-6/G-L, piso 7, torre 1 | 2026-08-27 | 2026-09-24 | 2026-09-28 | 28 | 48.3 | 55.2 | 114.3 | MURO | 48 | MURO-48-28 | 2026-10-22 | NUEVO | 2026-10-22 | 48 | 6.9
24603 - FLORA PPTO C | 1349 | Auto | Concreto | Muros ejes 1-6/G-L, piso 7, torre 1 | 2026-08-27 | 2026-09-24 | 2026-09-28 | 28 | 48.3 | 53.9 | 111.6 | MURO | 48 | MURO-48-28 | 2026-10-22 | NUEVO | 2026-10-22 | 48 | 5.6
24603 - FLORA PPTO C | 1349 | Auto | Concreto | Muros ejes 1-6/G-L, piso 7, torre 1 | 2026-08-27 | 2026-09-24 | 2026-09-28 | 28 | 48.3 | 53.6 | 111 | MURO | 48 | MURO-48-28 | 2026-10-22 | NUEVO | 2026-10-22 | 48 | 5.3
24603 - FLORA PPTO C | 1349 | Autocompactado | Concreto | Muros ejes 1-6 / G-L, piso 7, torre 1 | 2026-08-27 | 2026-09-10 | 2026-09-11 | 14 | 48 | 47.6 | 99.2 | MURO | 48 | MURO-48-14 | 2026-10-22 | NUEVO | 2026-10-22 | 37.12 | -0.4
24603 - FLORA PPTO C | 1349 | Autocompactado | Concreto | Muros ejes 1-6 / G-L, piso 7, torre 1 | 2026-08-27 | 2026-09-03 | 2026-09-04 | 7 | 48 | 41.4 | 86.3 | MURO | 48 | MURO-48-7 | 2026-10-22 | NUEVO | 2026-10-22 | 31.68 | -6.6
24603 - FLORA PPTO C | 1350 | Auto | Concreto | Muros ejes 7-9/A-L, piso 16, torre 2 | 2026-08-27 | 2026-09-24 | 2026-09-28 | 28 | 41.4 | 46.9 | 113.3 | MURO | 48 | MURO-48-28 | 2026-10-22 | NUEVO | 2026-10-22 | 48 | 5.5
24603 - FLORA PPTO C | 1350 | Auto | Concreto | Muros ejes 7-9/A-L, piso 16, torre 2 | 2026-08-27 | 2026-09-24 | 2026-09-28 | 28 | 41.4 | 46.5 | 112.3 | MURO | 48 | MURO-48-28 | 2026-10-22 | NUEVO | 2026-10-22 | 48 | 5.1
24603 - FLORA PPTO C | 1350 | Auto | Concreto | Muros ejes 7-9/A-L, piso 16, torre 2 | 2026-08-27 | 2026-09-24 | 2026-09-28 | 28 | 41.4 | 46.2 | 111.6 | MURO | 48 | MURO-48-28 | 2026-10-22 | NUEVO | 2026-10-22 | 48 | 4.8
24603 - FLORA PPTO C | 1350 | Autocompactado | Concreto | Muros ejes 7-9 / A-L, piso 16, torre 2 | 2026-08-27 | 2026-09-10 | 2026-09-11 | 14 | 42 | 39.2 | 93.3 | MURO | 48 | MURO-48-14 | 2026-10-22 | NUEVO | 2026-10-22 | 37.12 | -2.8
24603 - FLORA PPTO C | 1350 | Autocompactado | Concreto | Muros ejes 7-9 / A-L, piso 16, torre 2 | 2026-08-27 | 2026-09-03 | 2026-09-04 | 7 | 42 | 36.5 | 86.9 | MURO | 48 | MURO-48-7 | 2026-10-22 | NUEVO | 2026-10-22 | 31.68 | -5.5
24603 - FLORA PPTO C | 1351 | Ptico | Concreto | Muro contención ejes 4/B-D y columnas ejes 5-B-C, sótano PTA forma 2 | 2026-08-28 | 2026-09-25 | 2026-09-28 | 28 | 20.7 | 27.4 | 132.4 | MURO | 21 | MURO-21-28 | 2026-10-22 | NUEVO | 2026-10-22 | 21 | 6.7
24603 - FLORA PPTO C | 1351 | Ptico | Concreto | Muro contención ejes 4/B-D y columnas ejes 5-B-C, sótano PTA forma 2 | 2026-08-28 | 2026-09-25 | 2026-09-28 | 28 | 20.7 | 27.1 | 130.9 | MURO | 21 | MURO-21-28 | 2026-10-22 | NUEVO | 2026-10-22 | 21 | 6.4
24603 - FLORA PPTO C | 1351 | Ptico | Concreto | Muro contención ejes 4/B-D y columnas ejes 5-B-C, sótano PTA forma 2 | 2026-08-28 | 2026-09-25 | 2026-09-28 | 28 | 20.7 | 26.9 | 130 | MURO | 21 | MURO-21-28 | 2026-10-22 | NUEVO | 2026-10-22 | 21 | 6.2
24603 - FLORA PPTO C | 1351 | Plástico | Concreto | Muro de contención ejea 4 / B-D y columnas ejes 5 / B-C, sótano plataforma 2 | 2026-08-28 | 2026-09-11 | 2026-09-15 | 14 | 21 | 22.2 | 105.7 | MURO | 21 | MURO-21-14 | 2026-10-22 | NUEVO | 2026-10-22 | 16.24 | 1.2
24603 - FLORA PPTO C | 1351 | Plástico | Concreto | Muro de contención ejea 4 / B-D y columnas ejes 5 / B-C, sótano plataforma 2 | 2026-08-28 | 2026-09-04 | 2026-09-07 | 7 | 21 | 21.3 | 101.4 | MURO | 21 | MURO-21-7 | 2026-10-22 | NUEVO | 2026-10-22 | 13.86 | 0.3
24603 - FLORA PPTO C | 1352 | Indus | Concreto | Escalera 2, piso 12 al piso 13, torre 2 | 2026-08-28 | 2026-09-25 | 2026-09-28 | 28 | 34.5 | 54.4 | 157.7 | AUTOCOMPAC | 41 | AUTOCOMPAC-41-28 | 2026-10-22 | NUEVO | 2026-10-22 | 41 | 19.9
24603 - FLORA PPTO C | 1352 | Indus | Concreto | Escalera 2, piso 12 al piso 13, torre 2 | 2026-08-28 | 2026-09-25 | 2026-09-28 | 28 | 34.5 | 54.1 | 156.8 | AUTOCOMPAC | 41 | AUTOCOMPAC-41-28 | 2026-10-22 | NUEVO | 2026-10-22 | 41 | 19.6
24603 - FLORA PPTO C | 1352 | Indus | Concreto | Escalera 2, piso 12 al piso 13, torre 2 | 2026-08-28 | 2026-09-25 | 2026-09-28 | 28 | 34.5 | 54.9 | 159.1 | AUTOCOMPAC | 41 | AUTOCOMPAC-41-28 | 2026-10-22 | NUEVO | 2026-10-22 | 41 | 20.4
24603 - FLORA PPTO C | 1352 | Industrializado | Concreto | Escalera 2, piso 12 al 13, torre 2 | 2026-08-28 | 2026-09-11 | 2026-09-15 | 14 | 35 | 45.2 | 129.1 | AUTOCOMPAC | 41 | AUTOCOMPAC-41-14 | 2026-10-22 | NUEVO | 2026-10-22 | 31.71 | 10.2
24603 - FLORA PPTO C | 1352 | Industrializado | Concreto | Escalera 2, piso 12 al 13, torre 2 | 2026-08-28 | 2026-09-04 | 2026-09-07 | 7 | 35 | 41.2 | 117.7 | AUTOCOMPAC | 41 | AUTOCOMPAC-41-7 | 2026-10-22 | NUEVO | 2026-10-22 | 27.06 | 6.2
24603 - FLORA PPTO C | 1353 | Indus | Concreto | Placa ejes 9-12/A-L, piso 17, torre 2 | 2026-08-28 | 2026-09-25 | 2026-09-28 | 28 | 34.5 | 47.2 | 136.8 | PLACA | 41 | PLACA-41-28 | 2026-10-22 | NUEVO | 2026-10-22 | 41 | 12.7
24603 - FLORA PPTO C | 1353 | Indus | Concreto | Placa ejes 9-12/A-L, piso 17, torre 2 | 2026-08-28 | 2026-09-25 | 2026-09-28 | 28 | 34.5 | 47 | 136.2 | PLACA | 41 | PLACA-41-28 | 2026-10-22 | NUEVO | 2026-10-22 | 41 | 12.5
24603 - FLORA PPTO C | 1353 | Indus | Concreto | Placa ejes 9-12/A-L, piso 17, torre 2 | 2026-08-28 | 2026-09-25 | 2026-09-28 | 28 | 34.5 | 47.7 | 138.3 | PLACA | 41 | PLACA-41-28 | 2026-10-22 | NUEVO | 2026-10-22 | 41 | 13.2
24603 - FLORA PPTO C | 1353 | Industrializado | Concreto | Placa ejes 9-12 / A-L, piso 17, torre 2 | 2026-08-28 | 2026-09-11 | 2026-09-15 | 14 | 35 | 39.2 | 112 | PLACA | 41 | PLACA-41-14 | 2026-10-22 | NUEVO | 2026-10-22 | 31.71 | 4.2
24603 - FLORA PPTO C | 1353 | Industrializado | Concreto | Placa ejes 9-12 / A-L, piso 17, torre 2 | 2026-08-28 | 2026-09-04 | 2026-09-07 | 7 | 35 | 32.4 | 92.6 | PLACA | 41 | PLACA-41-7 | 2026-10-22 | NUEVO | 2026-10-22 | 27.06 | -2.6
24603 - FLORA PPTO C | 1354 | Indus | Concreto | Placa ejes 1-6/G-L, piso 8, torre 1 | 2026-08-28 | 2026-09-25 | 2026-09-28 | 28 | 41.4 | 54.6 | 131.9 | PLACA | 48 | PLACA-48-28 | 2026-10-22 | NUEVO | 2026-10-22 | 48 | 13.2
24603 - FLORA PPTO C | 1354 | Indus | Concreto | Placa ejes 1-6/G-L, piso 8, torre 1 | 2026-08-28 | 2026-09-25 | 2026-09-28 | 28 | 41.4 | 54.4 | 131.4 | PLACA | 48 | PLACA-48-28 | 2026-10-22 | NUEVO | 2026-10-22 | 48 | 13
24603 - FLORA PPTO C | 1354 | Indus | Concreto | Placa ejes 1-6/G-L, piso 8, torre 1 | 2026-08-28 | 2026-09-25 | 2026-09-28 | 28 | 41.4 | 54 | 130.4 | PLACA | 48 | PLACA-48-28 | 2026-10-22 | NUEVO | 2026-10-22 | 48 | 12.6
24603 - FLORA PPTO C | 1354 | Industrializado | Concreto | Placa ejes 1-6 / G-L, piso 8, torre 1 | 2026-08-28 | 2026-09-11 | 2026-09-15 | 14 | 42 | 49.5 | 117.9 | PLACA | 48 | PLACA-48-14 | 2026-10-22 | NUEVO | 2026-10-22 | 37.12 | 7.5
24603 - FLORA PPTO C | 1354 | Industrializado | Concreto | Placa ejes 1-6 / G-L, piso 8, torre 1 | 2026-08-28 | 2026-09-04 | 2026-09-07 | 7 | 42 | 38.7 | 92.1 | PLACA | 48 | PLACA-48-7 | 2026-10-22 | NUEVO | 2026-10-22 | 31.68 | -3.3
24603 - FLORA PPTO C | 1355 | Auto | Concreto | Muros ejes 7-9/A-L piso 7 T1 | 2026-08-28 | 2026-09-25 | 2026-09-28 | 28 | 48.3 | 55.5 | 114.9 | MURO | 48 | MURO-48-28 | 2026-10-22 | NUEVO | 2026-10-22 | 48 | 7.2
24603 - FLORA PPTO C | 1355 | Auto | Concreto | Muros ejes 7-9/A-L piso 7 T1 | 2026-08-28 | 2026-09-25 | 2026-09-28 | 28 | 48.3 | 54 | 111.8 | MURO | 48 | MURO-48-28 | 2026-10-22 | NUEVO | 2026-10-22 | 48 | 5.7
24603 - FLORA PPTO C | 1355 | Auto | Concreto | Muros ejes 7-9/A-L piso 7 T1 | 2026-08-28 | 2026-09-25 | 2026-09-28 | 28 | 48.3 | 53.7 | 111.2 | MURO | 48 | MURO-48-28 | 2026-10-22 | NUEVO | 2026-10-22 | 48 | 5.4
24603 - FLORA PPTO C | 1355 | Autocompactado | Concreto | Placa ejes 7-9 / A-L, piso 7, torre 1 | 2026-08-28 | 2026-09-11 | 2026-09-15 | 14 | 48 | 47.2 | 98.3 | PLACA | 48 | PLACA-48-14 | 2026-10-22 | NUEVO | 2026-10-22 | 37.12 | -0.8
24603 - FLORA PPTO C | 1355 | Autocompactado | Concreto | Placa ejes 7-9 / A-L, piso 7, torre 1 | 2026-08-28 | 2026-09-04 | 2026-09-07 | 7 | 48 | 42.3 | 88.1 | PLACA | 48 | PLACA-48-7 | 2026-10-22 | NUEVO | 2026-10-22 | 31.68 | -5.7
24603 - FLORA PPTO C | 1356 | Auto | Concreto | Muros ejes 1-4/A-L piso 16, torre 2 | 2026-08-28 | 2026-09-25 | 2026-09-28 | 28 | 41.4 | 52.9 | 127.8 | MURO | 48 | MURO-48-28 | 2026-10-22 | NUEVO | 2026-10-22 | 48 | 11.5
24603 - FLORA PPTO C | 1356 | Auto | Concreto | Muros ejes 1-4/A-L piso 16, torre 2 | 2026-08-28 | 2026-09-25 | 2026-09-28 | 28 | 41.4 | 52.6 | 127.1 | MURO | 48 | MURO-48-28 | 2026-10-22 | NUEVO | 2026-10-22 | 48 | 11.2
24603 - FLORA PPTO C | 1356 | Auto | Concreto | Muros ejes 1-4/A-L piso 16, torre 2 | 2026-08-28 | 2026-09-25 | 2026-09-28 | 28 | 41.4 | 52.4 | 126.6 | MURO | 48 | MURO-48-28 | 2026-10-22 | NUEVO | 2026-10-22 | 48 | 11
24603 - FLORA PPTO C | 1356 | Autocompactado | Concreto | Muros ejes 1-4 / A-L, piso 16, torre 2 | 2026-08-28 | 2026-09-11 | 2026-09-15 | 14 | 42 | 42.2 | 100.5 | MURO | 48 | MURO-48-14 | 2026-10-22 | NUEVO | 2026-10-22 | 37.12 | 0.2
24603 - FLORA PPTO C | 1356 | Autocompactado | Concreto | Muros ejes 1-4 / A-L, piso 16, torre 2 | 2026-08-28 | 2026-09-04 | 2026-09-07 | 7 | 42 | 36.9 | 87.9 | MURO | 48 | MURO-48-7 | 2026-10-22 | NUEVO | 2026-10-22 | 31.68 | -5.1
24603 - FLORA PPTO C | 1357 | AUTO | Concreto | Muros contención ejes 4 / B - D y columnas ejes 5 / B - C , sótano PTA forma 2 | 2026-08-29 | 2026-09-26 | 2026-09-28 | 28 | 20.7 | 32.5 | 157 | MURO | 21 | MURO-21-28 | 2026-10-22 | NUEVO | 2026-10-22 | 21 | 11.8
24603 - FLORA PPTO C | 1357 | AUTO | Concreto | Muros contención ejes 4 / B - D y columnas ejes 5 / B - C , sótano PTA forma 2 | 2026-08-29 | 2026-09-26 | 2026-09-28 | 28 | 20.7 | 31 | 149.8 | MURO | 21 | MURO-21-28 | 2026-10-22 | NUEVO | 2026-10-22 | 21 | 10.3
24603 - FLORA PPTO C | 1357 | AUTO | Concreto | Muros contención ejes 4 / B - D y columnas ejes 5 / B - C , sótano PTA forma 2 | 2026-08-29 | 2026-09-26 | 2026-09-28 | 28 | 20.7 | 32 | 154.6 | MURO | 21 | MURO-21-28 | 2026-10-22 | NUEVO | 2026-10-22 | 21 | 11.3
24603 - FLORA PPTO C | 1357 | Autocompactado | Concreto | Muro de contención ejes 4 / B-D y columnas ejes 5 / D-C, sótano plataforma 2 | 2026-08-29 | 2026-09-12 | 2026-09-15 | 14 | 21 | 25.8 | 122.9 | MURO | 21 | MURO-21-14 | 2026-10-22 | NUEVO | 2026-10-22 | 16.24 | 4.8
24603 - FLORA PPTO C | 1357 | Autocompactado | Concreto | Muro de contención ejes 4 / B-D y columnas ejes 5 / D-C, sótano plataforma 2 | 2026-08-29 | 2026-09-05 | 2026-09-07 | 7 | 21 | 24.2 | 115.2 | MURO | 21 | MURO-21-7 | 2026-10-22 | NUEVO | 2026-10-22 | 13.86 | 3.2
24603 - FLORA PPTO C | 1358 | INDUS | Concreto | Placa ejes 1 - 6 / A - 2 , piso 8 , torre 1 | 2026-08-29 | 2026-09-26 | 2026-09-28 | 28 | 41.4 | 61.3 | 148.1 | PLACA | 48 | PLACA-48-28 | 2026-10-22 | NUEVO | 2026-10-22 | 48 | 19.9
24603 - FLORA PPTO C | 1358 | INDUS | Concreto | Placa ejes 1 - 6 / A - 2 , piso 8 , torre 1 | 2026-08-29 | 2026-09-26 | 2026-09-28 | 28 | 41.4 | 64.9 | 156.8 | PLACA | 48 | PLACA-48-28 | 2026-10-22 | NUEVO | 2026-10-22 | 48 | 23.5
24603 - FLORA PPTO C | 1358 | INDUS | Concreto | Placa ejes 1 - 6 / A - 2 , piso 8 , torre 1 | 2026-08-29 | 2026-09-26 | 2026-09-28 | 28 | 41.4 | 62.1 | 150 | PLACA | 48 | PLACA-48-28 | 2026-10-22 | NUEVO | 2026-10-22 | 48 | 20.7
24603 - FLORA PPTO C | 1358 | Industrializado | Concreto | Placa ejes 1-6 / A-L, piso 8, torre 1 | 2026-08-29 | 2026-09-12 | 2026-09-15 | 14 | 42 | 49.3 | 117.4 | PLACA | 48 | PLACA-48-14 | 2026-10-22 | NUEVO | 2026-10-22 | 37.12 | 7.3
24603 - FLORA PPTO C | 1358 | Industrializado | Concreto | Placa ejes 1-6 / A-L, piso 8, torre 1 | 2026-08-29 | 2026-09-05 | 2026-09-07 | 7 | 42 | 45.4 | 108.1 | PLACA | 48 | PLACA-48-7 | 2026-10-22 | NUEVO | 2026-10-22 | 31.68 | 3.4
24603 - FLORA PPTO C | 1359 | INDUS | Concreto | Placa ejes 7 - 9 / A - L piso 17, torre 2 | 2026-08-29 | 2026-09-26 | 2026-09-28 | 28 | 34.5 | 58.3 | 169 | PLACA | 41 | PLACA-41-28 | 2026-10-22 | NUEVO | 2026-10-22 | 41 | 23.8
24603 - FLORA PPTO C | 1359 | INDUS | Concreto | Placa ejes 7 - 9 / A - L piso 17, torre 2 | 2026-08-29 | 2026-09-26 | 2026-09-28 | 28 | 34.5 | 55.7 | 161.4 | PLACA | 41 | PLACA-41-28 | 2026-10-22 | NUEVO | 2026-10-22 | 41 | 21.2
24603 - FLORA PPTO C | 1359 | INDUS | Concreto | Placa ejes 7 - 9 / A - L piso 17, torre 2 | 2026-08-29 | 2026-09-26 | 2026-09-28 | 28 | 34.5 | 57.6 | 167 | PLACA | 41 | PLACA-41-28 | 2026-10-22 | NUEVO | 2026-10-22 | 41 | 23.1
24603 - FLORA PPTO C | 1359 | Industrializado | Concreto | Placa ejes 7-9 / A-L, piso 17, torre 2 | 2026-08-29 | 2026-09-12 | 2026-09-15 | 14 | 35 | 48.2 | 137.7 | PLACA | 41 | PLACA-41-14 | 2026-10-22 | NUEVO | 2026-10-22 | 31.71 | 13.2
24603 - FLORA PPTO C | 1359 | Industrializado | Concreto | Placa ejes 7-9 / A-L, piso 17, torre 2 | 2026-08-29 | 2026-09-05 | 2026-09-07 | 7 | 35 | 35.6 | 101.7 | PLACA | 41 | PLACA-41-7 | 2026-10-22 | NUEVO | 2026-10-22 | 27.06 | 0.6
24603 - FLORA PPTO C | 1360 | AUTO | Concreto | Muros ejes 1 - 4 / A - L piso 16 , torre 2 | 2026-08-29 | 2026-09-26 | 2026-09-28 | 28 | 41.4 | 55.2 | 133.3 | MURO | 48 | MURO-48-28 | 2026-10-22 | NUEVO | 2026-10-22 | 48 | 13.8
24603 - FLORA PPTO C | 1360 | AUTO | Concreto | Muros ejes 1 - 4 / A - L piso 16 , torre 2 | 2026-08-29 | 2026-09-26 | 2026-09-28 | 28 | 41.4 | 57.2 | 138.2 | MURO | 48 | MURO-48-28 | 2026-10-22 | NUEVO | 2026-10-22 | 48 | 15.8
24603 - FLORA PPTO C | 1360 | AUTO | Concreto | Muros ejes 1 - 4 / A - L piso 16 , torre 2 | 2026-08-29 | 2026-09-26 | 2026-09-28 | 28 | 41.4 | 54.7 | 132.1 | MURO | 48 | MURO-48-28 | 2026-10-22 | NUEVO | 2026-10-22 | 48 | 13.3
24603 - FLORA PPTO C | 1360 | Industrializado | Concreto | Muros ejes 1-4 / A-L, piso 16, torre 2 | 2026-08-29 | 2026-09-12 | 2026-09-15 | 14 | 42 | 49 | 116.7 | MURO | 48 | MURO-48-14 | 2026-10-22 | NUEVO | 2026-10-22 | 37.12 | 7
24603 - FLORA PPTO C | 1360 | Industrializado | Concreto | Muros ejes 1-4 / A-L, piso 16, torre 2 | 2026-08-29 | 2026-09-05 | 2026-09-07 | 7 | 42 | 43.8 | 104.3 | MURO | 48 | MURO-48-7 | 2026-10-22 | NUEVO | 2026-10-22 | 31.68 | 1.8
24603 - FLORA PPTO C | 1361 | AUTO | Concreto | Muros ejes 9 - 12 / G - L , piso 7 torre 1 | 2026-08-29 | 2026-09-26 | 2026-09-28 | 28 | 48.3 | 67.5 | 139.8 | MURO | 48 | MURO-48-28 | 2026-10-22 | NUEVO | 2026-10-22 | 48 | 19.2
24603 - FLORA PPTO C | 1361 | AUTO | Concreto | Muros ejes 9 - 12 / G - L , piso 7 torre 1 | 2026-08-29 | 2026-09-26 | 2026-09-28 | 28 | 48.3 | 64.6 | 133.7 | MURO | 48 | MURO-48-28 | 2026-10-22 | NUEVO | 2026-10-22 | 48 | 16.3
24603 - FLORA PPTO C | 1361 | AUTO | Concreto | Muros ejes 9 - 12 / G - L , piso 7 torre 1 | 2026-08-29 | 2026-09-26 | 2026-09-28 | 28 | 48.3 | 67 | 138.7 | MURO | 48 | MURO-48-28 | 2026-10-22 | NUEVO | 2026-10-22 | 48 | 18.7
24603 - FLORA PPTO C | 1361 | Autocompactado | Concreto | Muros ejes 9-12 / G-L, piso 7, torre 1 | 2026-08-29 | 2026-09-12 | 2026-09-15 | 14 | 48 | 52.8 | 110 | MURO | 48 | MURO-48-14 | 2026-10-22 | NUEVO | 2026-10-22 | 37.12 | 4.8
24603 - FLORA PPTO C | 1361 | Autocompactado | Concreto | Muros ejes 9-12 / G-L, piso 7, torre 1 | 2026-08-29 | 2026-09-05 | 2026-09-07 | 7 | 48 | 47.9 | 99.8 | MURO | 48 | MURO-48-7 | 2026-10-22 | NUEVO | 2026-10-22 | 31.68 | -0.1
24603 - FLORA PPTO C | 1362 | Ptico | Concreto | Estampado PTA forma | 2026-08-31 | 2026-09-28 | 2026-10-02 | 28 | 20.7 | 25.2 | 121.7 | OTRO | 21 | OTRO-21-28 | 2026-10-22 | NUEVO | 2026-10-22 |  | 4.5
24603 - FLORA PPTO C | 1362 | Ptico | Concreto | Estampado PTA forma | 2026-08-31 | 2026-09-28 | 2026-10-02 | 28 | 20.7 | 25 | 120.8 | OTRO | 21 | OTRO-21-28 | 2026-10-22 | NUEVO | 2026-10-22 |  | 4.3
24603 - FLORA PPTO C | 1362 | Ptico | Concreto | Estampado PTA forma | 2026-08-31 | 2026-09-28 | 2026-10-02 | 28 | 20.7 | 26.5 | 128 | OTRO | 21 | OTRO-21-28 | 2026-10-22 | NUEVO | 2026-10-22 |  | 5.8
24603 - FLORA PPTO C | 1362 | Plástico | Concreto | Estampado plataforma | 2026-08-31 | 2026-09-14 | 2026-09-16 | 14 | 21 | 22.1 | 105.2 | AUTOCOMPAC | 21 | AUTOCOMPAC-21-14 | 2026-10-22 | NUEVO | 2026-10-22 |  | 1.1
24603 - FLORA PPTO C | 1362 | Plástico | Concreto | Estampado plataforma | 2026-08-31 | 2026-09-07 | 2026-09-08 | 7 | 21 | 20.2 | 96.2 | AUTOCOMPAC | 21 | AUTOCOMPAC-21-7 | 2026-10-22 | NUEVO | 2026-10-22 |  | -0.8
24603 - FLORA PPTO C | 1363 | Indus | Concreto | Escalera 1 piso 7 al 8 torre 2 | 2026-08-31 | 2026-09-28 | 2026-10-02 | 28 | 41.4 | 56 | 135.3 | AUTOCOMPAC | 48 | AUTOCOMPAC-48-28 | 2026-10-22 | NUEVO | 2026-10-22 | 48 | 14.6
24603 - FLORA PPTO C | 1363 | Indus | Concreto | Escalera 1 piso 7 al 8 torre 2 | 2026-08-31 | 2026-09-28 | 2026-10-02 | 28 | 41.4 | 57.7 | 139.4 | AUTOCOMPAC | 48 | AUTOCOMPAC-48-28 | 2026-10-22 | NUEVO | 2026-10-22 | 48 | 16.3
24603 - FLORA PPTO C | 1363 | Indus | Concreto | Escalera 1 piso 7 al 8 torre 2 | 2026-08-31 | 2026-09-28 | 2026-10-02 | 28 | 41.4 | 58.4 | 141.1 | AUTOCOMPAC | 48 | AUTOCOMPAC-48-28 | 2026-10-22 | NUEVO | 2026-10-22 | 48 | 17
24603 - FLORA PPTO C | 1363 | Industrializado | Concreto | Escalera 1, piso 7 al 8, torre 2 | 2026-08-31 | 2026-09-14 | 2026-09-16 | 14 | 42 | 47.2 | 112.4 | AUTOCOMPAC | 48 | AUTOCOMPAC-48-14 | 2026-10-22 | NUEVO | 2026-10-22 | 37.12 | 5.2
24603 - FLORA PPTO C | 1363 | Industrializado | Concreto | Escalera 1, piso 7 al 8, torre 2 | 2026-08-31 | 2026-09-07 | 2026-09-08 | 7 | 42 | 38 | 90.5 | AUTOCOMPAC | 48 | AUTOCOMPAC-48-7 | 2026-10-22 | NUEVO | 2026-10-22 | 31.68 | -4
24603 - FLORA PPTO C | 1364 | Auto | Concreto | Muros ejes 9 -- 12 / A - F, piso 7 torre 1 | 2026-08-31 | 2026-09-28 | 2026-10-02 | 28 | 48.3 | 60.6 | 125.5 | MURO | 48 | MURO-48-28 | 2026-10-22 | NUEVO | 2026-10-22 | 48 | 12.3
24603 - FLORA PPTO C | 1364 | Auto | Concreto | Muros ejes 9 -- 12 / A - F, piso 7 torre 1 | 2026-08-31 | 2026-09-28 | 2026-10-02 | 28 | 48.3 | 61.2 | 126.7 | MURO | 48 | MURO-48-28 | 2026-10-22 | NUEVO | 2026-10-22 | 48 | 12.9
24603 - FLORA PPTO C | 1364 | Auto | Concreto | Muros ejes 9 -- 12 / A - F, piso 7 torre 1 | 2026-08-31 | 2026-09-28 | 2026-10-02 | 28 | 48.3 | 63.4 | 131.3 | MURO | 48 | MURO-48-28 | 2026-10-22 | NUEVO | 2026-10-22 | 48 | 15.1
24603 - FLORA PPTO C | 1364 | Autocompactado | Concreto | Muros ejes 9-12 / A-F, piso 7, torre 1 | 2026-08-31 | 2026-09-14 | 2026-09-16 | 14 | 48 | 49.9 | 104 | MURO | 48 | MURO-48-14 | 2026-10-22 | NUEVO | 2026-10-22 | 37.12 | 1.9
24603 - FLORA PPTO C | 1364 | Autocompactado | Concreto | Muros ejes 9-12 / A-F, piso 7, torre 1 | 2026-08-31 | 2026-09-07 | 2026-09-08 | 7 | 48 | 46.6 | 97.1 | MURO | 48 | MURO-48-7 | 2026-10-22 | NUEVO | 2026-10-22 | 31.68 | -1.4
24603 - FLORA PPTO C | 1365 | Indus | Concreto | Placa ejes 4 - 7 / A - L, piso 17 torre 2 | 2026-08-31 | 2026-09-28 | 2026-10-02 | 28 | 34.5 | 50.6 | 146.7 | PLACA | 41 | PLACA-41-28 | 2026-10-22 | NUEVO | 2026-10-22 | 41 | 16.1
24603 - FLORA PPTO C | 1365 | Indus | Concreto | Placa ejes 4 - 7 / A - L, piso 17 torre 2 | 2026-08-31 | 2026-09-28 | 2026-10-02 | 28 | 34.5 | 52.5 | 152.2 | PLACA | 41 | PLACA-41-28 | 2026-10-22 | NUEVO | 2026-10-22 | 41 | 18
24603 - FLORA PPTO C | 1365 | Indus | Concreto | Placa ejes 4 - 7 / A - L, piso 17 torre 2 | 2026-08-31 | 2026-09-28 | 2026-10-02 | 28 | 34.5 | 53.3 | 154.5 | PLACA | 41 | PLACA-41-28 | 2026-10-22 | NUEVO | 2026-10-22 | 41 | 18.8
24603 - FLORA PPTO C | 1365 | Industrializado | Concreto | Placa ejes 4-7 / A-L, piso 17, torre 2 | 2026-08-31 | 2026-09-14 | 2026-09-16 | 14 | 35 | 41.7 | 119.1 | PLACA | 41 | PLACA-41-14 | 2026-10-22 | NUEVO | 2026-10-22 | 31.71 | 6.7
24603 - FLORA PPTO C | 1365 | Industrializado | Concreto | Placa ejes 4-7 / A-L, piso 17, torre 2 | 2026-08-31 | 2026-09-07 | 2026-09-08 | 7 | 35 | 36.8 | 105.1 | PLACA | 41 | PLACA-41-7 | 2026-10-22 | NUEVO | 2026-10-22 | 27.06 | 1.8
24603 - FLORA PPTO C | 1366 | Indus | Concreto | Placa ejes 6 - 8 / A - L, piso 8 torre 1 | 2026-08-31 | 2026-09-28 | 2026-10-02 | 28 | 41.4 | 51.1 | 123.4 | PLACA | 48 | PLACA-48-28 | 2026-10-22 | NUEVO | 2026-10-22 | 48 | 9.7
24603 - FLORA PPTO C | 1366 | Indus | Concreto | Placa ejes 6 - 8 / A - L, piso 8 torre 1 | 2026-08-31 | 2026-09-28 | 2026-10-02 | 28 | 41.4 | 52.8 | 127.5 | PLACA | 48 | PLACA-48-28 | 2026-10-22 | NUEVO | 2026-10-22 | 48 | 11.4
24603 - FLORA PPTO C | 1366 | Indus | Concreto | Placa ejes 6 - 8 / A - L, piso 8 torre 1 | 2026-08-31 | 2026-09-28 | 2026-10-02 | 28 | 41.4 | 53.5 | 129.2 | PLACA | 48 | PLACA-48-28 | 2026-10-22 | NUEVO | 2026-10-22 | 48 | 12.1
24603 - FLORA PPTO C | 1366 | Industrializado | Concreto | Placa ejes 6-8 / A-L, piso 8, torre 1 | 2026-08-31 | 2026-09-14 | 2026-09-16 | 14 | 42 | 44.1 | 105 | PLACA | 48 | PLACA-48-14 | 2026-10-22 | NUEVO | 2026-10-22 | 37.12 | 2.1
24603 - FLORA PPTO C | 1366 | Industrializado | Concreto | Placa ejes 6-8 / A-L, piso 8, torre 1 | 2026-08-31 | 2026-09-07 | 2026-09-08 | 7 | 42 | 41 | 97.6 | PLACA | 48 | PLACA-48-7 | 2026-10-22 | NUEVO | 2026-10-22 | 31.68 | -1
24603 - FLORA PPTO C | 1367 | No especificado | Concreto | Escalera 1, piso 3 al 4 torre 1 | 2026-09-01 | 2026-09-29 | 2026-10-02 | 28 | 41.4 | 51.6 | 124.6 | AUTOCOMPAC | 48 | AUTOCOMPAC-48-28 | 2026-10-22 | NUEVO | 2026-10-22 | 48 | 10.2
24603 - FLORA PPTO C | 1367 | No especificado | Concreto | Escalera 1, piso 3 al 4 torre 1 | 2026-09-01 | 2026-09-29 | 2026-10-02 | 28 | 41.4 | 50.4 | 121.7 | AUTOCOMPAC | 48 | AUTOCOMPAC-48-28 | 2026-10-22 | NUEVO | 2026-10-22 | 48 | 9
24603 - FLORA PPTO C | 1367 | No especificado | Concreto | Escalera 1, piso 3 al 4 torre 1 | 2026-09-01 | 2026-09-29 | 2026-10-02 | 28 | 41.4 | 49.1 | 118.6 | AUTOCOMPAC | 48 | AUTOCOMPAC-48-28 | 2026-10-22 | NUEVO | 2026-10-22 | 48 | 7.7
24603 - FLORA PPTO C | 1367 | Industrializado | Concreto | Escalera 1, piso 3 al 4, torre 1 | 2026-09-01 | 2026-09-15 | 2026-09-18 | 14 | 42 | 41.7 | 99.3 | AUTOCOMPAC | 48 | AUTOCOMPAC-48-14 | 2026-10-22 | NUEVO | 2026-10-22 | 37.12 | -0.3
24603 - FLORA PPTO C | 1367 | Industrializado | Concreto | Escalera 1, piso 3 al 4, torre 1 | 2026-09-01 | 2026-09-08 | 2026-09-09 | 7 | 42 | 29.4 | 70 | AUTOCOMPAC | 48 | AUTOCOMPAC-48-7 | 2026-10-22 | NUEVO | 2026-10-22 | 31.68 | -12.6
24603 - FLORA PPTO C | 1368 | No especificado | Concreto | Placa ejes 8 / 12 / G - L, piso 8 torre 1 | 2026-09-01 | 2026-09-29 | 2026-10-02 | 28 | 41.4 | 47.8 | 115.5 | PLACA | 48 | PLACA-48-28 | 2026-10-22 | NUEVO | 2026-10-22 | 48 | 6.4
24603 - FLORA PPTO C | 1368 | No especificado | Concreto | Placa ejes 8 / 12 / G - L, piso 8 torre 1 | 2026-09-01 | 2026-09-29 | 2026-10-02 | 28 | 41.4 | 48.4 | 116.9 | PLACA | 48 | PLACA-48-28 | 2026-10-22 | NUEVO | 2026-10-22 | 48 | 7
24603 - FLORA PPTO C | 1368 | No especificado | Concreto | Placa ejes 8 / 12 / G - L, piso 8 torre 1 | 2026-09-01 | 2026-09-29 | 2026-10-02 | 28 | 41.4 | 48 | 115.9 | PLACA | 48 | PLACA-48-28 | 2026-10-22 | NUEVO | 2026-10-22 | 48 | 6.6
24603 - FLORA PPTO C | 1368 | Industrializado | Concreto | Placa ejes 8-12 / G-L, piso 8, torre 1 | 2026-09-01 | 2026-09-15 | 2026-09-18 | 14 | 42 | 42.9 | 102.1 | PLACA | 48 | PLACA-48-14 | 2026-10-22 | NUEVO | 2026-10-22 | 37.12 | 0.9
24603 - FLORA PPTO C | 1368 | Industrializado | Concreto | Placa ejes 8-12 / G-L, piso 8, torre 1 | 2026-09-01 | 2026-09-08 | 2026-09-09 | 7 | 42 | 35.3 | 84 | PLACA | 48 | PLACA-48-7 | 2026-10-22 | NUEVO | 2026-10-22 | 31.68 | -6.7
24603 - FLORA PPTO C | 1369 | No especificado | Concreto | Muros ejes 12 - 15 / A - L piso 17, torre 2 | 2026-09-01 | 2026-09-29 | 2026-10-02 | 28 | 41.4 | 53.6 | 129.5 | MURO | 48 | MURO-48-28 | 2026-10-22 | NUEVO | 2026-10-22 | 48 | 12.2
24603 - FLORA PPTO C | 1369 | No especificado | Concreto | Muros ejes 12 - 15 / A - L piso 17, torre 2 | 2026-09-01 | 2026-09-29 | 2026-10-02 | 28 | 41.4 | 52.4 | 126.6 | MURO | 48 | MURO-48-28 | 2026-10-22 | NUEVO | 2026-10-22 | 48 | 11
24603 - FLORA PPTO C | 1369 | No especificado | Concreto | Muros ejes 12 - 15 / A - L piso 17, torre 2 | 2026-09-01 | 2026-09-29 | 2026-10-02 | 28 | 41.4 | 52.1 | 125.8 | MURO | 48 | MURO-48-28 | 2026-10-22 | NUEVO | 2026-10-22 | 48 | 10.7
24603 - FLORA PPTO C | 1369 | Autocompactado | Concreto | Muros ejes 12-15 / A-L, piso 17, torre 2 | 2026-09-01 | 2026-09-15 | 2026-09-18 | 14 | 42 | 41.7 | 99.3 | MURO | 48 | MURO-48-14 | 2026-10-22 | NUEVO | 2026-10-22 | 37.12 | -0.3
24603 - FLORA PPTO C | 1369 | Autocompactado | Concreto | Muros ejes 12-15 / A-L, piso 17, torre 2 | 2026-09-01 | 2026-09-08 | 2026-09-09 | 7 | 42 | 36 | 85.7 | MURO | 48 | MURO-48-7 | 2026-10-22 | NUEVO | 2026-10-22 | 31.68 | -6
24603 - FLORA PPTO C | 1370 | No especificado | Concreto | Muros ejes 12 - 15 / G - L piso 7 torre 1 | 2026-09-01 | 2026-09-29 | 2026-10-02 | 28 | 48.3 | 56.7 | 117.4 | MURO | 48 | MURO-48-28 | 2026-10-22 | NUEVO | 2026-10-22 | 48 | 8.4
24603 - FLORA PPTO C | 1370 | No especificado | Concreto | Muros ejes 12 - 15 / G - L piso 7 torre 1 | 2026-09-01 | 2026-09-29 | 2026-10-02 | 28 | 48.3 | 55.3 | 114.5 | MURO | 48 | MURO-48-28 | 2026-10-22 | NUEVO | 2026-10-22 | 48 | 7
24603 - FLORA PPTO C | 1370 | No especificado | Concreto | Muros ejes 12 - 15 / G - L piso 7 torre 1 | 2026-09-01 | 2026-09-29 | 2026-10-02 | 28 | 48.3 | 54 | 111.8 | MURO | 48 | MURO-48-28 | 2026-10-22 | NUEVO | 2026-10-22 | 48 | 5.7
24603 - FLORA PPTO C | 1370 | Autocompactado | Concreto | Muros ejes 12-15 / G-L, piso 7, torre 1 | 2026-09-01 | 2026-09-15 | 2026-09-18 | 14 | 48 | 49 | 102.1 | MURO | 48 | MURO-48-14 | 2026-10-22 | NUEVO | 2026-10-22 | 37.12 | 1
24603 - FLORA PPTO C | 1370 | Autocompactado | Concreto | Muros ejes 12-15 / G-L, piso 7, torre 1 | 2026-09-01 | 2026-09-08 | 2026-09-09 | 7 | 48 | 41.1 | 85.6 | MURO | 48 | MURO-48-7 | 2026-10-22 | NUEVO | 2026-10-22 | 31.68 | -6.9
24603 - FLORA PPTO C | 1371 | Indus | Concreto | Placa ejes 1 - 4 / A - L piso 17, torre 2 | 2026-09-02 | 2026-09-30 | 2026-10-05 | 28 | 34.5 | 44.7 | 129.6 | PLACA | 41 | PLACA-41-28 | 2026-10-22 | NUEVO | 2026-10-22 | 41 | 10.2
24603 - FLORA PPTO C | 1371 | Indus | Concreto | Placa ejes 1 - 4 / A - L piso 17, torre 2 | 2026-09-02 | 2026-09-30 | 2026-10-05 | 28 | 34.5 | 45.4 | 131.6 | PLACA | 41 | PLACA-41-28 | 2026-10-22 | NUEVO | 2026-10-22 | 41 | 10.9
24603 - FLORA PPTO C | 1371 | Indus | Concreto | Placa ejes 1 - 4 / A - L piso 17, torre 2 | 2026-09-02 | 2026-09-30 | 2026-10-05 | 28 | 34.5 | 46 | 133.3 | PLACA | 41 | PLACA-41-28 | 2026-10-22 | NUEVO | 2026-10-22 | 41 | 11.5
24603 - FLORA PPTO C | 1371 | Industrializado | Concreto | Placa ejes 1-4 / A-L, piso 17, torre 2 | 2026-09-02 | 2026-09-16 | 2026-09-22 | 14 | 35 | 40.1 | 114.6 | PLACA | 41 | PLACA-41-14 | 2026-10-22 | NUEVO | 2026-10-22 | 31.71 | 5.1
24603 - FLORA PPTO C | 1371 | Industrializado | Concreto | Placa ejes 1-4 / A-L, piso 17, torre 2 | 2026-09-02 | 2026-09-09 | 2026-09-09 | 7 | 35 | 37.3 | 106.6 | PLACA | 41 | PLACA-41-7 | 2026-10-22 | NUEVO | 2026-10-22 | 27.06 | 2.3
24603 - FLORA PPTO C | 1372 | Indus | Concreto | Placa ejes 8 - 12 / A - G piso 8, T1 | 2026-09-02 | 2026-09-30 | 2026-10-05 | 28 | 41.4 | 54.5 | 131.6 | PLACA | 48 | PLACA-48-28 | 2026-10-22 | NUEVO | 2026-10-22 | 48 | 13.1
24603 - FLORA PPTO C | 1372 | Indus | Concreto | Placa ejes 8 - 12 / A - G piso 8, T1 | 2026-09-02 | 2026-09-30 | 2026-10-05 | 28 | 41.4 | 55.4 | 133.8 | PLACA | 48 | PLACA-48-28 | 2026-10-22 | NUEVO | 2026-10-22 | 48 | 14
24603 - FLORA PPTO C | 1372 | Indus | Concreto | Placa ejes 8 - 12 / A - G piso 8, T1 | 2026-09-02 | 2026-09-30 | 2026-10-05 | 28 | 41.4 | 56.2 | 135.7 | PLACA | 48 | PLACA-48-28 | 2026-10-22 | NUEVO | 2026-10-22 | 48 | 14.8
24603 - FLORA PPTO C | 1372 | Industrializado | Concreto | Placa ejes 8-12 / A-G, piso 8, torre 1 | 2026-09-02 | 2026-09-16 | 2026-09-22 | 14 | 42 | 46.5 | 110.7 | PLACA | 48 | PLACA-48-14 | 2026-10-22 | NUEVO | 2026-10-22 | 37.12 | 4.5
24603 - FLORA PPTO C | 1372 | Industrializado | Concreto | Placa ejes 8-12 / A-G, piso 8, torre 1 | 2026-09-02 | 2026-09-09 | 2026-09-09 | 7 | 42 | 43.7 | 104 | PLACA | 48 | PLACA-48-7 | 2026-10-22 | NUEVO | 2026-10-22 | 31.68 | 1.7
24603 - FLORA PPTO C | 1373 | Auto | Concreto | Columnas 5 comunal primer piso | 2026-09-02 | 2026-09-30 | 2026-10-05 | 28 | 34.5 | 43.1 | 124.9 | MURO | 41 | MURO-41-28 | 2026-10-22 | NUEVO | 2026-10-22 | 41 | 8.6
24603 - FLORA PPTO C | 1373 | Auto | Concreto | Columnas 5 comunal primer piso | 2026-09-02 | 2026-09-30 | 2026-10-05 | 28 | 34.5 | 43.7 | 126.7 | MURO | 41 | MURO-41-28 | 2026-10-22 | NUEVO | 2026-10-22 | 41 | 9.2
24603 - FLORA PPTO C | 1373 | Auto | Concreto | Columnas 5 comunal primer piso | 2026-09-02 | 2026-09-30 | 2026-10-05 | 28 | 34.5 | 44.3 | 128.4 | MURO | 41 | MURO-41-28 | 2026-10-22 | NUEVO | 2026-10-22 | 41 | 9.8
24603 - FLORA PPTO C | 1373 | Autocompactado | Concreto | Columnas salón comunal primer piso | 2026-09-02 | 2026-09-16 | 2026-09-22 | 14 | 35 | 36 | 102.9 | MURO | 41 | MURO-41-14 | 2026-10-22 | NUEVO | 2026-10-22 | 31.71 | 1
24603 - FLORA PPTO C | 1373 | Autocompactado | Concreto | Columnas salón comunal primer piso | 2026-09-02 | 2026-09-09 | 2026-09-09 | 7 | 35 | 34.3 | 98 | MURO | 41 | MURO-41-7 | 2026-10-22 | NUEVO | 2026-10-22 | 27.06 | -0.7
24603 - FLORA PPTO C | 1374 | Auto | Concreto | Muros ejes 11 - 12 / A - F y 9 - 11 / A - L, piso 17 torre 2 | 2026-09-02 | 2026-09-30 | 2026-10-05 | 28 | 41.4 | 48.2 | 116.4 | MURO | 48 | MURO-48-28 | 2026-10-22 | NUEVO | 2026-10-22 | 48 | 6.8
24603 - FLORA PPTO C | 1374 | Auto | Concreto | Muros ejes 11 - 12 / A - F y 9 - 11 / A - L, piso 17 torre 2 | 2026-09-02 | 2026-09-30 | 2026-10-05 | 28 | 41.4 | 48.9 | 118.1 | MURO | 48 | MURO-48-28 | 2026-10-22 | NUEVO | 2026-10-22 | 48 | 7.5
24603 - FLORA PPTO C | 1374 | Auto | Concreto | Muros ejes 11 - 12 / A - F y 9 - 11 / A - L, piso 17 torre 2 | 2026-09-02 | 2026-09-30 | 2026-10-05 | 28 | 41.4 | 49.6 | 119.8 | MURO | 48 | MURO-48-28 | 2026-10-22 | NUEVO | 2026-10-22 | 48 | 8.2
24603 - FLORA PPTO C | 1374 | Autocompactado | Concreto | Muros ejes 11-12 / A-F y 9-11 / A-L, piso 17, torre 2 | 2026-09-02 | 2026-09-16 | 2026-09-22 | 14 | 42 | 42.3 | 100.7 | MURO | 48 | MURO-48-14 | 2026-10-22 | NUEVO | 2026-10-22 | 37.12 | 0.3
24603 - FLORA PPTO C | 1374 | Autocompactado | Concreto | Muros ejes 11-12 / A-F y 9-11 / A-L, piso 17, torre 2 | 2026-09-02 | 2026-09-09 | 2026-09-09 | 7 | 42 | 35.7 | 85 | MURO | 48 | MURO-48-7 | 2026-10-22 | NUEVO | 2026-10-22 | 31.68 | -6.3
24603 - FLORA PPTO C | 1375 | Ptico | Concreto | Estampado placa ventilación | 2026-09-03 | 2026-10-01 | 2026-10-05 | 28 | 20.7 | 27 | 130.4 | PLACA | 21 | PLACA-21-28 | 2026-10-22 | NUEVO | 2026-10-22 | 21 | 6.3
24603 - FLORA PPTO C | 1375 | Ptico | Concreto | Estampado placa ventilación | 2026-09-03 | 2026-10-01 | 2026-10-05 | 28 | 20.7 | 27.3 | 131.9 | PLACA | 21 | PLACA-21-28 | 2026-10-22 | NUEVO | 2026-10-22 | 21 | 6.6
24603 - FLORA PPTO C | 1375 | Ptico | Concreto | Estampado placa ventilación | 2026-09-03 | 2026-10-01 | 2026-10-05 | 28 | 20.7 | 27.6 | 133.3 | PLACA | 21 | PLACA-21-28 | 2026-10-22 | NUEVO | 2026-10-22 | 21 | 6.9
24603 - FLORA PPTO C | 1375 | Autocompactado | Concreto | Estampado placa ventilación | 2026-09-03 | 2026-09-17 | 2026-09-22 | 14 | 21 | 24.5 | 116.7 | PLACA | 21 | PLACA-21-14 | 2026-10-22 | NUEVO | 2026-10-22 | 16.24 | 3.5
24603 - FLORA PPTO C | 1375 | Autocompactado | Concreto | Estampado placa ventilación | 2026-09-03 | 2026-09-10 | 2026-09-11 | 7 | 21 | 20.3 | 96.7 | PLACA | 21 | PLACA-21-7 | 2026-10-22 | NUEVO | 2026-10-22 | 13.86 | -0.7
24603 - FLORA PPTO C | 1376 | Auto | Concreto | Muros ejes 1 - 6 / G - L piso 8 torre 1 | 2026-09-03 | 2026-10-01 | 2026-10-05 | 28 | 48.3 | 53.7 | 111.2 | MURO | 48 | MURO-48-28 | 2026-10-22 | NUEVO | 2026-10-22 | 48 | 5.4
24603 - FLORA PPTO C | 1376 | Auto | Concreto | Muros ejes 1 - 6 / G - L piso 8 torre 1 | 2026-09-03 | 2026-10-01 | 2026-10-05 | 28 | 48.3 | 54.5 | 112.8 | MURO | 48 | MURO-48-28 | 2026-10-22 | NUEVO | 2026-10-22 | 48 | 6.2
24603 - FLORA PPTO C | 1376 | Auto | Concreto | Muros ejes 1 - 6 / G - L piso 8 torre 1 | 2026-09-03 | 2026-10-01 | 2026-10-05 | 28 | 48.3 | 55.4 | 114.7 | MURO | 48 | MURO-48-28 | 2026-10-22 | NUEVO | 2026-10-22 | 48 | 7.1
24603 - FLORA PPTO C | 1376 | Autocompactado | Concreto | Muros ejes 1-6 / G-L, piso 8, torre 1 | 2026-09-03 | 2026-09-17 | 2026-09-22 | 14 | 48 | 48.5 | 101 | MURO | 48 | MURO-48-14 | 2026-10-22 | NUEVO | 2026-10-22 | 37.12 | 0.5
24603 - FLORA PPTO C | 1376 | Autocompactado | Concreto | Muros ejes 1-6 / G-L, piso 8, torre 1 | 2026-09-03 | 2026-09-10 | 2026-09-11 | 7 | 48 | 36.9 | 76.9 | MURO | 48 | MURO-48-7 | 2026-10-22 | NUEVO | 2026-10-22 | 31.68 | -11.1
24603 - FLORA PPTO C | 1377 | Auto | Concreto | Muros ejes 7 - 9 / A - L piso 17, torre 2 | 2026-09-03 | 2026-10-01 | 2026-10-05 | 28 | 41.4 | 49.6 | 119.8 | MURO | 48 | MURO-48-28 | 2026-10-22 | NUEVO | 2026-10-22 | 48 | 8.2
24603 - FLORA PPTO C | 1377 | Auto | Concreto | Muros ejes 7 - 9 / A - L piso 17, torre 2 | 2026-09-03 | 2026-10-01 | 2026-10-05 | 28 | 41.4 | 50.4 | 121.7 | MURO | 48 | MURO-48-28 | 2026-10-22 | NUEVO | 2026-10-22 | 48 | 9
24603 - FLORA PPTO C | 1377 | Auto | Concreto | Muros ejes 7 - 9 / A - L piso 17, torre 2 | 2026-09-03 | 2026-10-01 | 2026-10-05 | 28 | 41.4 | 51.1 | 123.4 | MURO | 48 | MURO-48-28 | 2026-10-22 | NUEVO | 2026-10-22 | 48 | 9.7
24603 - FLORA PPTO C | 1377 | Autocompactado | Concreto | Muros ejes 7-9 / A-L, piso 17, torre 2 | 2026-09-03 | 2026-09-17 | 2026-09-22 | 14 | 42 | 44.2 | 105.2 | MURO | 48 | MURO-48-14 | 2026-10-22 | NUEVO | 2026-10-22 | 37.12 | 2.2
24603 - FLORA PPTO C | 1377 | Autocompactado | Concreto | Muros ejes 7-9 / A-L, piso 17, torre 2 | 2026-09-03 | 2026-09-10 | 2026-09-11 | 7 | 42 | 32.4 | 77.1 | MURO | 48 | MURO-48-7 | 2026-10-22 | NUEVO | 2026-10-22 | 31.68 | -9.6
24603 - FLORA PPTO C | 1378 | Indus | Concreto | Placa ejes 12 - 15 / A - L, piso 8 torre1 | 2026-09-03 | 2026-10-01 | 2026-10-05 | 28 | 41.4 | 52.3 | 126.3 | PLACA | 48 | PLACA-48-28 | 2026-10-22 | NUEVO | 2026-10-22 | 48 | 10.9
24603 - FLORA PPTO C | 1378 | Indus | Concreto | Placa ejes 12 - 15 / A - L, piso 8 torre1 | 2026-09-03 | 2026-10-01 | 2026-10-05 | 28 | 41.4 | 53.1 | 128.3 | PLACA | 48 | PLACA-48-28 | 2026-10-22 | NUEVO | 2026-10-22 | 48 | 11.7
24603 - FLORA PPTO C | 1378 | Indus | Concreto | Placa ejes 12 - 15 / A - L, piso 8 torre1 | 2026-09-03 | 2026-10-01 | 2026-10-05 | 28 | 41.4 | 53.8 | 130 | PLACA | 48 | PLACA-48-28 | 2026-10-22 | NUEVO | 2026-10-22 | 48 | 12.4
24603 - FLORA PPTO C | 1378 | Industrializado | Concreto | Placa ejes 12-15 / A-L, piso 8, torre 1 | 2026-09-03 | 2026-09-17 | 2026-09-22 | 14 | 42 | 42.4 | 101 | PLACA | 48 | PLACA-48-14 | 2026-10-22 | NUEVO | 2026-10-22 | 37.12 | 0.4
24603 - FLORA PPTO C | 1378 | Industrializado | Concreto | Placa ejes 12-15 / A-L, piso 8, torre 1 | 2026-09-03 | 2026-09-10 | 2026-09-11 | 7 | 42 | 36.8 | 87.6 | PLACA | 48 | PLACA-48-7 | 2026-10-22 | NUEVO | 2026-10-22 | 31.68 | -5.2
24603 - FLORA PPTO C | 1379 | Indus | Concreto | Placa ejes 12 - 15 / A - L, piso 18 torre 2 | 2026-09-03 | 2026-10-01 | 2026-10-05 | 28 | 34.5 | 42.4 | 122.9 | PLACA | 41 | PLACA-41-28 | 2026-10-22 | NUEVO | 2026-10-22 | 41 | 7.9
24603 - FLORA PPTO C | 1379 | Indus | Concreto | Placa ejes 12 - 15 / A - L, piso 18 torre 2 | 2026-09-03 | 2026-10-01 | 2026-10-05 | 28 | 34.5 | 43 | 124.6 | PLACA | 41 | PLACA-41-28 | 2026-10-22 | NUEVO | 2026-10-22 | 41 | 8.5
24603 - FLORA PPTO C | 1379 | Indus | Concreto | Placa ejes 12 - 15 / A - L, piso 18 torre 2 | 2026-09-03 | 2026-10-01 | 2026-10-05 | 28 | 34.5 | 44.8 | 129.9 | PLACA | 41 | PLACA-41-28 | 2026-10-22 | NUEVO | 2026-10-22 | 41 | 10.3
24603 - FLORA PPTO C | 1379 | Industrializado | Concreto | Placa ejes 12-15 / A-L, piso 18, torre 2 | 2026-09-03 | 2026-09-17 | 2026-09-22 | 14 | 35 | 40 | 114.3 | PLACA | 41 | PLACA-41-14 | 2026-10-22 | NUEVO | 2026-10-22 | 31.71 | 5
24603 - FLORA PPTO C | 1379 | Industrializado | Concreto | Placa ejes 12-15 / A-L, piso 18, torre 2 | 2026-09-03 | 2026-09-10 | 2026-09-11 | 7 | 35 | 29.4 | 84 | PLACA | 41 | PLACA-41-7 | 2026-10-22 | NUEVO | 2026-10-22 | 27.06 | -5.6
24603 - FLORA PPTO C | 1380 | Auto | Concreto | Nodos columnas salón comunal C piso 2 | 2026-09-04 | 2026-10-02 | 2026-10-05 | 28 | 34.5 | 46.9 | 135.9 | MURO | 41 | MURO-41-28 | 2026-10-22 | NUEVO | 2026-10-22 | 41 | 12.4
24603 - FLORA PPTO C | 1380 | Auto | Concreto | Nodos columnas salón comunal C piso 2 | 2026-09-04 | 2026-10-02 | 2026-10-05 | 28 | 34.5 | 47.6 | 138 | MURO | 41 | MURO-41-28 | 2026-10-22 | NUEVO | 2026-10-22 | 41 | 13.1
24603 - FLORA PPTO C | 1380 | Auto | Concreto | Nodos columnas salón comunal C piso 2 | 2026-09-04 | 2026-10-02 | 2026-10-05 | 28 | 34.5 | 48.1 | 139.4 | MURO | 41 | MURO-41-28 | 2026-10-22 | NUEVO | 2026-10-22 | 41 | 13.6
24603 - FLORA PPTO C | 1380 | Autocompactado | Concreto | Nodos columnas piso 2, salón comunal | 2026-09-04 | 2026-09-18 | 2026-09-22 | 14 | 35 | 40.4 | 115.4 | MURO | 41 | MURO-41-14 | 2026-10-22 | NUEVO | 2026-10-22 | 31.71 | 5.4
24603 - FLORA PPTO C | 1380 | Autocompactado | Concreto | Nodos columnas piso 2, salón comunal | 2026-09-04 | 2026-09-11 | 2026-09-15 | 7 | 35 | 37 | 105.7 | MURO | 41 | MURO-41-7 | 2026-10-22 | NUEVO | 2026-10-22 | 27.06 | 2
24603 - FLORA PPTO C | 1381 | Indus | Concreto | Placa piso 2 salón comunal | 2026-09-04 | 2026-10-02 | 2026-10-05 | 28 | 27.6 | 43 | 155.8 | PLACA | 28 | PLACA-28-28 | 2026-10-22 | NUEVO | 2026-10-22 | 28 | 15.4
24603 - FLORA PPTO C | 1381 | Indus | Concreto | Placa piso 2 salón comunal | 2026-09-04 | 2026-10-02 | 2026-10-05 | 28 | 27.6 | 44.9 | 162.7 | PLACA | 28 | PLACA-28-28 | 2026-10-22 | NUEVO | 2026-10-22 | 28 | 17.3
24603 - FLORA PPTO C | 1381 | Indus | Concreto | Placa piso 2 salón comunal | 2026-09-04 | 2026-10-02 | 2026-10-05 | 28 | 27.6 | 45.5 | 164.9 | PLACA | 28 | PLACA-28-28 | 2026-10-22 | NUEVO | 2026-10-22 | 28 | 17.9
24603 - FLORA PPTO C | 1381 | Industrializado | Concreto | Placa piso 2, salón comunal | 2026-09-04 | 2026-09-18 | 2026-09-22 | 14 | 28 | 36.1 | 128.9 | PLACA | 28 | PLACA-28-14 | 2026-10-22 | NUEVO | 2026-10-22 | 21.65 | 8.1
24603 - FLORA PPTO C | 1381 | Industrializado | Concreto | Placa piso 2, salón comunal | 2026-09-04 | 2026-09-11 | 2026-09-15 | 7 | 28 | 31.2 | 111.4 | PLACA | 28 | PLACA-28-7 | 2026-10-22 | NUEVO | 2026-10-22 | 18.48 | 3.2
24603 - FLORA PPTO C | 1382 | Indus | Concreto | Escalera 1, piso 2 al 3 torre 1 | 2026-09-04 | 2026-10-02 | 2026-10-05 | 28 | 41.4 | 52.4 | 126.6 | AUTOCOMPAC | 48 | AUTOCOMPAC-48-28 | 2026-10-22 | NUEVO | 2026-10-22 | 48 | 11
24603 - FLORA PPTO C | 1382 | Indus | Concreto | Escalera 1, piso 2 al 3 torre 1 | 2026-09-04 | 2026-10-02 | 2026-10-05 | 28 | 41.4 | 53.2 | 128.5 | AUTOCOMPAC | 48 | AUTOCOMPAC-48-28 | 2026-10-22 | NUEVO | 2026-10-22 | 48 | 11.8
24603 - FLORA PPTO C | 1382 | Indus | Concreto | Escalera 1, piso 2 al 3 torre 1 | 2026-09-04 | 2026-10-02 | 2026-10-05 | 28 | 41.4 | 54.1 | 130.7 | AUTOCOMPAC | 48 | AUTOCOMPAC-48-28 | 2026-10-22 | NUEVO | 2026-10-22 | 48 | 12.7
24603 - FLORA PPTO C | 1382 | Industrializado | Concreto | Placa escalera 1, piso 2 al 3, torre 1 | 2026-09-04 | 2026-09-18 | 2026-09-22 | 14 | 42 | 45.1 | 107.4 | PLACA | 48 | PLACA-48-14 | 2026-10-22 | NUEVO | 2026-10-22 | 37.12 | 3.1
24603 - FLORA PPTO C | 1382 | Industrializado | Concreto | Placa escalera 1, piso 2 al 3, torre 1 | 2026-09-04 | 2026-09-11 | 2026-09-15 | 7 | 42 | 41.3 | 98.3 | PLACA | 48 | PLACA-48-7 | 2026-10-22 | NUEVO | 2026-10-22 | 31.68 | -0.7
24603 - FLORA PPTO C | 1383 | Indus | Concreto | Escalera 2 piso 13 al 14 torre 2 | 2026-09-04 | 2026-10-02 | 2026-10-05 | 28 | 41.4 | 54.1 | 130.7 | AUTOCOMPAC | 48 | AUTOCOMPAC-48-28 | 2026-10-22 | NUEVO | 2026-10-22 | 48 | 12.7
24603 - FLORA PPTO C | 1383 | Indus | Concreto | Escalera 2 piso 13 al 14 torre 2 | 2026-09-04 | 2026-10-02 | 2026-10-05 | 28 | 41.4 | 54.9 | 132.6 | AUTOCOMPAC | 48 | AUTOCOMPAC-48-28 | 2026-10-22 | NUEVO | 2026-10-22 | 48 | 13.5
24603 - FLORA PPTO C | 1383 | Indus | Concreto | Escalera 2 piso 13 al 14 torre 2 | 2026-09-04 | 2026-10-02 | 2026-10-05 | 28 | 41.4 | 55.8 | 134.8 | AUTOCOMPAC | 48 | AUTOCOMPAC-48-28 | 2026-10-22 | NUEVO | 2026-10-22 | 48 | 14.4
24603 - FLORA PPTO C | 1383 | Industrializado | Concreto | Placa escalera 2, piso 13 al 14, torre 2 | 2026-09-04 | 2026-09-18 | 2026-09-22 | 14 | 42 | 46.6 | 111 | PLACA | 48 | PLACA-48-14 | 2026-10-22 | NUEVO | 2026-10-22 | 37.12 | 4.6
24603 - FLORA PPTO C | 1383 | Industrializado | Concreto | Placa escalera 2, piso 13 al 14, torre 2 | 2026-09-04 | 2026-09-11 | 2026-09-15 | 7 | 42 | 40.4 | 96.2 | PLACA | 48 | PLACA-48-7 | 2026-10-22 | NUEVO | 2026-10-22 | 31.68 | -1.6
24603 - FLORA PPTO C | 1384 | INDUS | Concreto | Placa ejes 9 - 12 / A - L , piso 18, torre 2 | 2026-09-04 | 2026-10-02 | 2026-10-05 | 28 | 34.5 | 53.1 | 153.9 | PLACA | 41 | PLACA-41-28 | 2026-10-22 | NUEVO | 2026-10-22 | 41 | 18.6
24603 - FLORA PPTO C | 1384 | INDUS | Concreto | Placa ejes 9 - 12 / A - L , piso 18, torre 2 | 2026-09-04 | 2026-10-02 | 2026-10-05 | 28 | 34.5 | 51.4 | 149 | PLACA | 41 | PLACA-41-28 | 2026-10-22 | NUEVO | 2026-10-22 | 41 | 16.9
24603 - FLORA PPTO C | 1384 | INDUS | Concreto | Placa ejes 9 - 12 / A - L , piso 18, torre 2 | 2026-09-04 | 2026-10-02 | 2026-10-05 | 28 | 34.5 | 52.8 | 153 | PLACA | 41 | PLACA-41-28 | 2026-10-22 | NUEVO | 2026-10-22 | 41 | 18.3
24603 - FLORA PPTO C | 1384 | Industrializado | Concreto | Placa ejes 9-12 / A-L, piso 18, torre 2 | 2026-09-04 | 2026-09-18 | 2026-09-22 | 14 | 35 | 44.9 | 128.3 | PLACA | 41 | PLACA-41-14 | 2026-10-22 | NUEVO | 2026-10-22 | 31.71 | 9.9
24603 - FLORA PPTO C | 1384 | Industrializado | Concreto | Placa ejes 9-12 / A-L, piso 18, torre 2 | 2026-09-04 | 2026-09-11 | 2026-09-15 | 7 | 35 | 39.2 | 112 | PLACA | 41 | PLACA-41-7 | 2026-10-22 | NUEVO | 2026-10-22 | 27.06 | 4.2
24603 - FLORA PPTO C | 1385 | AUTO | Concreto | Muros ejes 4 - 7 / A - L , piso 17 , torre 2 | 2026-09-04 | 2026-10-02 | 2026-10-05 | 28 | 41.4 | 54.3 | 131.2 | MURO | 48 | MURO-48-28 | 2026-10-22 | NUEVO | 2026-10-22 | 48 | 12.9
24603 - FLORA PPTO C | 1385 | AUTO | Concreto | Muros ejes 4 - 7 / A - L , piso 17 , torre 2 | 2026-09-04 | 2026-10-02 | 2026-10-05 | 28 | 41.4 | 56.8 | 137.2 | MURO | 48 | MURO-48-28 | 2026-10-22 | NUEVO | 2026-10-22 | 48 | 15.4
24603 - FLORA PPTO C | 1385 | AUTO | Concreto | Muros ejes 4 - 7 / A - L , piso 17 , torre 2 | 2026-09-04 | 2026-10-02 | 2026-10-05 | 28 | 41.4 | 53.9 | 130.2 | MURO | 48 | MURO-48-28 | 2026-10-22 | NUEVO | 2026-10-22 | 48 | 12.5
24603 - FLORA PPTO C | 1385 | Autocompactado | Concreto | Muros ejes 4-7 / A-L, piso 17, torre 2 | 2026-09-04 | 2026-09-18 | 2026-09-22 | 14 | 42 | 44.5 | 106 | MURO | 48 | MURO-48-14 | 2026-10-22 | NUEVO | 2026-10-22 | 37.12 | 2.5
24603 - FLORA PPTO C | 1385 | Autocompactado | Concreto | Muros ejes 4-7 / A-L, piso 17, torre 2 | 2026-09-04 | 2026-09-11 | 2026-09-15 | 7 | 42 | 39.7 | 94.5 | MURO | 48 | MURO-48-7 | 2026-10-22 | NUEVO | 2026-10-22 | 31.68 | -2.3
24603 - FLORA PPTO C | 1386 | AUTO | Concreto | Muros ejes 1 - 6 / A - F piso 8 , torre 1 | 2026-09-04 | 2026-10-02 | 2026-10-05 | 28 | 48.3 | 59.5 | 123.2 | MURO | 48 | MURO-48-28 | 2026-10-22 | NUEVO | 2026-10-22 | 48 | 11.2
24603 - FLORA PPTO C | 1386 | AUTO | Concreto | Muros ejes 1 - 6 / A - F piso 8 , torre 1 | 2026-09-04 | 2026-10-02 | 2026-10-05 | 28 | 48.3 | 57 | 118 | MURO | 48 | MURO-48-28 | 2026-10-22 | NUEVO | 2026-10-22 | 48 | 8.7
24603 - FLORA PPTO C | 1386 | AUTO | Concreto | Muros ejes 1 - 6 / A - F piso 8 , torre 1 | 2026-09-04 | 2026-10-02 | 2026-10-05 | 28 | 48.3 | 58.9 | 121.9 | MURO | 48 | MURO-48-28 | 2026-10-22 | NUEVO | 2026-10-22 | 48 | 10.6
24603 - FLORA PPTO C | 1386 | Autocompactado | Concreto | Muros e4jes 1-6 / A-F, piso 8, torre 1 | 2026-09-04 | 2026-09-18 | 2026-09-22 | 14 | 48 | 48.9 | 101.9 | MURO | 48 | MURO-48-14 | 2026-10-22 | NUEVO | 2026-10-22 | 37.12 | 0.9
24603 - FLORA PPTO C | 1386 | Autocompactado | Concreto | Muros e4jes 1-6 / A-F, piso 8, torre 1 | 2026-09-04 | 2026-09-11 | 2026-09-15 | 7 | 48 | 42.2 | 87.9 | MURO | 48 | MURO-48-7 | 2026-10-22 | NUEVO | 2026-10-22 | 31.68 | -5.8
24603 - FLORA PPTO C | 1387 | INDUS | Concreto | Placa piso 2 , Salón comunal | 2026-09-04 | 2026-10-02 | 2026-10-05 | 28 | 27.6 | 40.7 | 147.5 | PLACA | 28 | PLACA-28-28 | 2026-10-22 | NUEVO | 2026-10-22 | 28 | 13.1
24603 - FLORA PPTO C | 1387 | INDUS | Concreto | Placa piso 2 , Salón comunal | 2026-09-04 | 2026-10-02 | 2026-10-05 | 28 | 27.6 | 42.1 | 152.5 | PLACA | 28 | PLACA-28-28 | 2026-10-22 | NUEVO | 2026-10-22 | 28 | 14.5
24603 - FLORA PPTO C | 1387 | INDUS | Concreto | Placa piso 2 , Salón comunal | 2026-09-04 | 2026-10-02 | 2026-10-05 | 28 | 27.6 | 40 | 144.9 | PLACA | 28 | PLACA-28-28 | 2026-10-22 | NUEVO | 2026-10-22 | 28 | 12.4
24603 - FLORA PPTO C | 1387 | Industrializado | Concreto | Placa piso 2, salón comunal | 2026-09-04 | 2026-09-18 | 2026-09-22 | 14 | 28 | 34.9 | 124.6 | PLACA | 28 | PLACA-28-14 | 2026-10-22 | NUEVO | 2026-10-22 | 21.65 | 6.9
24603 - FLORA PPTO C | 1387 | Industrializado | Concreto | Placa piso 2, salón comunal | 2026-09-04 | 2026-09-11 | 2026-09-15 | 7 | 28 | 29.7 | 106.1 | PLACA | 28 | PLACA-28-7 | 2026-10-22 | NUEVO | 2026-10-22 | 18.48 | 1.7
24603 - FLORA PPTO C | 1388 | AUTO | Concreto | Columnas y muro semisótano ejes 6' / A - D, PTA forma 2 | 2026-09-05 | 2026-10-03 | 2026-10-05 | 28 | 20.7 | 31.1 | 150.2 | MURO | 21 | MURO-21-28 | 2026-10-22 | NUEVO | 2026-10-22 | 21 | 10.4
24603 - FLORA PPTO C | 1388 | AUTO | Concreto | Columnas y muro semisótano ejes 6' / A - D, PTA forma 2 | 2026-09-05 | 2026-10-03 | 2026-10-05 | 28 | 20.7 | 29.8 | 144 | MURO | 21 | MURO-21-28 | 2026-10-22 | NUEVO | 2026-10-22 | 21 | 9.1
24603 - FLORA PPTO C | 1388 | AUTO | Concreto | Columnas y muro semisótano ejes 6' / A - D, PTA forma 2 | 2026-09-05 | 2026-10-03 | 2026-10-05 | 28 | 20.7 | 30.7 | 148.3 | MURO | 21 | MURO-21-28 | 2026-10-22 | NUEVO | 2026-10-22 | 21 | 10
24603 - FLORA PPTO C | 1388 | Autocompactado | Concreto | Columnas y muro semisótano ejes 6' / A-D, plataforma 2 | 2026-09-05 | 2026-09-19 | 2026-09-28 | 14 | 21 | 27.2 | 129.5 | MURO | 21 | MURO-21-14 | 2026-10-22 | NUEVO | 2026-10-22 | 16.24 | 6.2
24603 - FLORA PPTO C | 1388 | Autocompactado | Concreto | Columnas y muro semisótano ejes 6' / A-D, plataforma 2 | 2026-09-05 | 2026-09-12 | 2026-09-15 | 7 | 21 | 23.3 | 111 | MURO | 21 | MURO-21-7 | 2026-10-22 | NUEVO | 2026-10-22 | 13.86 | 2.3
24603 - FLORA PPTO C | 1389 | Industrializado | Concreto | Escalera 2, piso 13 al 14, torre 2 | 2026-09-05 | 2026-09-19 | 2026-09-28 | 14 | 35 | 39.6 | 113.1 | AUTOCOMPAC | 41 | AUTOCOMPAC-41-14 | 2026-10-22 | NUEVO | 2026-10-22 | 31.71 | 4.6
24603 - FLORA PPTO C | 1389 | Industrializado | Concreto | Escalera 2, piso 13 al 14, torre 2 | 2026-09-05 | 2026-09-12 | 2026-09-15 | 7 | 35 | 35.4 | 101.1 | AUTOCOMPAC | 41 | AUTOCOMPAC-41-7 | 2026-10-22 | NUEVO | 2026-10-22 | 27.06 | 0.4
24603 - FLORA PPTO C | 1390 | PTICO | Concreto | Cimentación semisótano , ejes 6´ 8 / A - D, PTA forma 2 | 2026-09-05 | 2026-10-03 | 2026-10-05 | 28 | 20.7 | 35.6 | 172 | AUTOCOMPAC | 21 | AUTOCOMPAC-21-28 | 2026-10-22 | NUEVO | 2026-10-22 |  | 14.9
24603 - FLORA PPTO C | 1390 | PTICO | Concreto | Cimentación semisótano , ejes 6´ 8 / A - D, PTA forma 2 | 2026-09-05 | 2026-10-03 | 2026-10-05 | 28 | 20.7 | 36.8 | 177.8 | AUTOCOMPAC | 21 | AUTOCOMPAC-21-28 | 2026-10-22 | NUEVO | 2026-10-22 |  | 16.1
24603 - FLORA PPTO C | 1390 | PTICO | Concreto | Cimentación semisótano , ejes 6´ 8 / A - D, PTA forma 2 | 2026-09-05 | 2026-10-03 | 2026-10-05 | 28 | 20.7 | 35.1 | 169.6 | AUTOCOMPAC | 21 | AUTOCOMPAC-21-28 | 2026-10-22 | NUEVO | 2026-10-22 |  | 14.4
24603 - FLORA PPTO C | 1390 | Plástico | Concreto | Cimentación semisótano ejes 6'-8 / A-D, plataforma 2 | 2026-09-05 | 2026-09-19 | 2026-09-28 | 14 | 21 | 30.7 | 146.2 | AUTOCOMPAC | 21 | AUTOCOMPAC-21-14 | 2026-10-22 | NUEVO | 2026-10-22 |  | 9.7
24603 - FLORA PPTO C | 1390 | Plástico | Concreto | Cimentación semisótano ejes 6'-8 / A-D, plataforma 2 | 2026-09-05 | 2026-09-12 | 2026-09-15 | 7 | 21 | 27.7 | 131.9 | AUTOCOMPAC | 21 | AUTOCOMPAC-21-7 | 2026-10-22 | NUEVO | 2026-10-22 |  | 6.7
24603 - FLORA PPTO C | 1391 | INDUS | Concreto | Placa ejes 1 - 6 / G - L, piso 9 , torre 1 | 2026-09-05 | 2026-10-03 | 2026-10-05 | 28 | 41.4 | 54.7 | 132.1 | PLACA | 48 | PLACA-48-28 | 2026-10-22 | NUEVO | 2026-10-22 | 48 | 13.3
24603 - FLORA PPTO C | 1391 | INDUS | Concreto | Placa ejes 1 - 6 / G - L, piso 9 , torre 1 | 2026-09-05 | 2026-10-03 | 2026-10-05 | 28 | 41.4 | 52.4 | 126.6 | PLACA | 48 | PLACA-48-28 | 2026-10-22 | NUEVO | 2026-10-22 | 48 | 11
24603 - FLORA PPTO C | 1391 | INDUS | Concreto | Placa ejes 1 - 6 / G - L, piso 9 , torre 1 | 2026-09-05 | 2026-10-03 | 2026-10-05 | 28 | 41.4 | 54.2 | 130.9 | PLACA | 48 | PLACA-48-28 | 2026-10-22 | NUEVO | 2026-10-22 | 48 | 12.8
24603 - FLORA PPTO C | 1391 | Industrializado | Concreto | Placa ejes 1-6 / G-L, piso 9, torre 1 | 2026-09-05 | 2026-09-19 | 2026-09-28 | 14 | 42 | 46.1 | 109.8 | PLACA | 48 | PLACA-48-14 | 2026-10-22 | NUEVO | 2026-10-22 | 37.12 | 4.1
24603 - FLORA PPTO C | 1391 | Industrializado | Concreto | Placa ejes 1-6 / G-L, piso 9, torre 1 | 2026-09-05 | 2026-09-12 | 2026-09-15 | 7 | 42 | 40.3 | 96 | PLACA | 48 | PLACA-48-7 | 2026-10-22 | NUEVO | 2026-10-22 | 31.68 | -1.7
24603 - FLORA PPTO C | 1392 | Indus | Concreto | Placa ejes 7 - 9 / A - L piso 18 torre 2 | 2026-09-05 | 2026-10-03 | 2026-10-05 | 28 | 34.5 | 48.6 | 140.9 | PLACA | 41 | PLACA-41-28 | 2026-10-22 | NUEVO | 2026-10-22 | 41 | 14.1
24603 - FLORA PPTO C | 1392 | Indus | Concreto | Placa ejes 7 - 9 / A - L piso 18 torre 2 | 2026-09-05 | 2026-10-03 | 2026-10-05 | 28 | 34.5 | 49.4 | 143.2 | PLACA | 41 | PLACA-41-28 | 2026-10-22 | NUEVO | 2026-10-22 | 41 | 14.9
24603 - FLORA PPTO C | 1392 | Indus | Concreto | Placa ejes 7 - 9 / A - L piso 18 torre 2 | 2026-09-05 | 2026-10-03 | 2026-10-05 | 28 | 34.5 | 50.1 | 145.2 | PLACA | 41 | PLACA-41-28 | 2026-10-22 | NUEVO | 2026-10-22 | 41 | 15.6
24603 - FLORA PPTO C | 1392 | Industrializado | Concreto | Placa ejes 7-9 / A-L, piso 18, torre 2 | 2026-09-05 | 2026-09-19 | 2026-09-28 | 14 | 35 | 44.6 | 127.4 | PLACA | 41 | PLACA-41-14 | 2026-10-22 | NUEVO | 2026-10-22 | 31.71 | 9.6
24603 - FLORA PPTO C | 1392 | Industrializado | Concreto | Placa ejes 7-9 / A-L, piso 18, torre 2 | 2026-09-05 | 2026-09-12 | 2026-09-15 | 7 | 35 | 40.3 | 115.1 | PLACA | 41 | PLACA-41-7 | 2026-10-22 | NUEVO | 2026-10-22 | 27.06 | 5.3
24603 - FLORA PPTO C | 1393 | Auto | Concreto | Muros ejes 4 - 5 / A - F, y 1 - 4 / A - L piso 17 torre 2 | 2026-09-05 | 2026-10-03 | 2026-10-05 | 28 | 41.4 | 50.2 | 121.3 | MURO | 48 | MURO-48-28 | 2026-10-22 | NUEVO | 2026-10-22 | 48 | 8.8
24603 - FLORA PPTO C | 1393 | Auto | Concreto | Muros ejes 4 - 5 / A - F, y 1 - 4 / A - L piso 17 torre 2 | 2026-09-05 | 2026-10-03 | 2026-10-05 | 28 | 41.4 | 50.9 | 122.9 | MURO | 48 | MURO-48-28 | 2026-10-22 | NUEVO | 2026-10-22 | 48 | 9.5
24603 - FLORA PPTO C | 1393 | Auto | Concreto | Muros ejes 4 - 5 / A - F, y 1 - 4 / A - L piso 17 torre 2 | 2026-09-05 | 2026-10-03 | 2026-10-05 | 28 | 41.4 | 51.6 | 124.6 | MURO | 48 | MURO-48-28 | 2026-10-22 | NUEVO | 2026-10-22 | 48 | 10.2
24603 - FLORA PPTO C | 1393 | Autocompactado | Concreto | Muros ejes 4-5 / A-F y 1-4 / A-L, piso 17, torre 2 | 2026-09-05 | 2026-09-19 | 2026-09-28 | 14 | 42 | 44.4 | 105.7 | MURO | 48 | MURO-48-14 | 2026-10-22 | NUEVO | 2026-10-22 | 37.12 | 2.4
24603 - FLORA PPTO C | 1393 | Autocompactado | Concreto | Muros ejes 4-5 / A-F y 1-4 / A-L, piso 17, torre 2 | 2026-09-05 | 2026-09-12 | 2026-09-15 | 7 | 42 | 39.3 | 93.6 | MURO | 48 | MURO-48-7 | 2026-10-22 | NUEVO | 2026-10-22 | 31.68 | -2.7
24603 - FLORA PPTO C | 1394 | Auto | Concreto | Muros ejes 7 - 9 / A - L piso 8 torre 1 | 2026-09-05 | 2026-10-03 | 2026-10-05 | 28 | 48.3 | 63.7 | 131.9 | MURO | 48 | MURO-48-28 | 2026-10-22 | NUEVO | 2026-10-22 | 48 | 15.4
24603 - FLORA PPTO C | 1394 | Auto | Concreto | Muros ejes 7 - 9 / A - L piso 8 torre 1 | 2026-09-05 | 2026-10-03 | 2026-10-05 | 28 | 48.3 | 64.8 | 134.2 | MURO | 48 | MURO-48-28 | 2026-10-22 | NUEVO | 2026-10-22 | 48 | 16.5
24603 - FLORA PPTO C | 1394 | Auto | Concreto | Muros ejes 7 - 9 / A - L piso 8 torre 1 | 2026-09-05 | 2026-10-03 | 2026-10-05 | 28 | 48.3 | 65.7 | 136 | MURO | 48 | MURO-48-28 | 2026-10-22 | NUEVO | 2026-10-22 | 48 | 17.4
24603 - FLORA PPTO C | 1394 | Autocompactado | Concreto | Muros ejes 7-9 / A-L, piso 8, torre 1 | 2026-09-05 | 2026-09-19 | 2026-09-28 | 14 | 48 | 53.7 | 111.9 | MURO | 48 | MURO-48-14 | 2026-10-22 | NUEVO | 2026-10-22 | 37.12 | 5.7
24603 - FLORA PPTO C | 1394 | Autocompactado | Concreto | Muros ejes 7-9 / A-L, piso 8, torre 1 | 2026-09-05 | 2026-09-12 | 2026-09-15 | 7 | 48 | 41.7 | 86.9 | MURO | 48 | MURO-48-7 | 2026-10-22 | NUEVO | 2026-10-22 | 31.68 | -6.3
24603 - FLORA PPTO C | 1395 | Ptico | Concreto | Estampado PTA forma 1 | 2026-09-07 | 2026-10-05 | 2026-10-07 | 28 | 20.7 | 23.5 | 113.5 | OTRO | 21 | OTRO-21-28 | 2026-10-22 | NUEVO | 2026-10-22 |  | 2.8
24603 - FLORA PPTO C | 1395 | Ptico | Concreto | Estampado PTA forma 1 | 2026-09-07 | 2026-10-05 | 2026-10-07 | 28 | 20.7 | 23.8 | 115 | OTRO | 21 | OTRO-21-28 | 2026-10-22 | NUEVO | 2026-10-22 |  | 3.1
24603 - FLORA PPTO C | 1395 | Ptico | Concreto | Estampado PTA forma 1 | 2026-09-07 | 2026-10-05 | 2026-10-07 | 28 | 20.7 | 23.2 | 112.1 | OTRO | 21 | OTRO-21-28 | 2026-10-22 | NUEVO | 2026-10-22 |  | 2.5
24603 - FLORA PPTO C | 1395 | Plástico | Concreto | Estampado plataforma 1 | 2026-09-07 | 2026-09-21 | 2026-09-28 | 14 | 21 | 20.8 | 99 | AUTOCOMPAC | 21 | AUTOCOMPAC-21-14 | 2026-10-22 | NUEVO | 2026-10-22 |  | -0.2
24603 - FLORA PPTO C | 1395 | Plástico | Concreto | Estampado plataforma 1 | 2026-09-07 | 2026-09-14 | 2026-09-16 | 7 | 21 | 17 | 81 | AUTOCOMPAC | 21 | AUTOCOMPAC-21-7 | 2026-10-22 | NUEVO | 2026-10-22 |  | -4
24603 - FLORA PPTO C | 1396 | Indus | Concreto | Placa ejes 1 - 6 / A - G piso 9, torre 1 | 2026-09-07 | 2026-10-05 | 2026-10-07 | 28 | 41.4 | 52.9 | 127.8 | PLACA | 48 | PLACA-48-28 | 2026-10-22 | NUEVO | 2026-10-22 | 48 | 11.5
24603 - FLORA PPTO C | 1396 | Indus | Concreto | Placa ejes 1 - 6 / A - G piso 9, torre 1 | 2026-09-07 | 2026-10-05 | 2026-10-07 | 28 | 41.4 | 53.7 | 129.7 | PLACA | 48 | PLACA-48-28 | 2026-10-22 | NUEVO | 2026-10-22 | 48 | 12.3
24603 - FLORA PPTO C | 1396 | Indus | Concreto | Placa ejes 1 - 6 / A - G piso 9, torre 1 | 2026-09-07 | 2026-10-05 | 2026-10-07 | 28 | 41.4 | 54.4 | 131.4 | PLACA | 48 | PLACA-48-28 | 2026-10-22 | NUEVO | 2026-10-22 | 48 | 13
24603 - FLORA PPTO C | 1396 | Industrializado | Concreto | Placa ejes 1-6 / A-G, piso 9, torre 1 | 2026-09-07 | 2026-09-21 | 2026-09-28 | 14 | 42 | 43.8 | 104.3 | PLACA | 48 | PLACA-48-14 | 2026-10-22 | NUEVO | 2026-10-22 | 37.12 | 1.8
24603 - FLORA PPTO C | 1396 | Industrializado | Concreto | Placa ejes 1-6 / A-G, piso 9, torre 1 | 2026-09-07 | 2026-09-14 | 2026-09-16 | 7 | 42 | 38.9 | 92.6 | PLACA | 48 | PLACA-48-7 | 2026-10-22 | NUEVO | 2026-10-22 | 31.68 | -3.1
24603 - FLORA PPTO C | 1397 | Indus | Concreto | Placa ejes 4 - 7 / A - L, piso torre 2 | 2026-09-07 | 2026-10-05 | 2026-10-07 | 28 | 34.5 | 49.2 | 142.6 | PLACA | 41 | PLACA-41-28 | 2026-10-22 | NUEVO | 2026-10-22 | 41 | 14.7
24603 - FLORA PPTO C | 1397 | Indus | Concreto | Placa ejes 4 - 7 / A - L, piso torre 2 | 2026-09-07 | 2026-10-05 | 2026-10-07 | 28 | 34.5 | 50.5 | 146.4 | PLACA | 41 | PLACA-41-28 | 2026-10-22 | NUEVO | 2026-10-22 | 41 | 16
24603 - FLORA PPTO C | 1397 | Indus | Concreto | Placa ejes 4 - 7 / A - L, piso torre 2 | 2026-09-07 | 2026-10-05 | 2026-10-07 | 28 | 34.5 | 51.1 | 148.1 | PLACA | 41 | PLACA-41-28 | 2026-10-22 | NUEVO | 2026-10-22 | 41 | 16.6
24603 - FLORA PPTO C | 1397 | Industrializado | Concreto | Placa ejes 4-7 / A-L, piso 18, torre 2 | 2026-09-07 | 2026-09-21 | 2026-09-28 | 14 | 35 | 41.7 | 119.1 | PLACA | 41 | PLACA-41-14 | 2026-10-22 | NUEVO | 2026-10-22 | 31.71 | 6.7
24603 - FLORA PPTO C | 1397 | Industrializado | Concreto | Placa ejes 4-7 / A-L, piso 18, torre 2 | 2026-09-07 | 2026-09-14 | 2026-09-16 | 7 | 35 | 34.7 | 99.1 | PLACA | 41 | PLACA-41-7 | 2026-10-22 | NUEVO | 2026-10-22 | 27.06 | -0.3
24603 - FLORA PPTO C | 1398 | Autocompactado | Concreto | Muros ejes 12-15 / A-L, piso 18, torre 2 | 2026-09-07 | 2026-09-21 | 2026-09-28 | 14 | 42 | 51.5 | 122.6 | MURO | 48 | MURO-48-14 | 2026-10-22 | NUEVO | 2026-10-22 | 37.12 | 9.5
24603 - FLORA PPTO C | 1398 | Autocompactado | Concreto | Muros ejes 12-15 / A-L, piso 18, torre 2 | 2026-09-07 | 2026-09-14 | 2026-09-16 | 7 | 42 | 45.5 | 108.3 | MURO | 48 | MURO-48-7 | 2026-10-22 | NUEVO | 2026-10-22 | 31.68 | 3.5
24603 - FLORA PPTO C | 1399 | Auto | Concreto | Muros ejes 9 - 15 / A - F, piso 8 torre 1 | 2026-09-07 | 2026-10-05 | 2026-10-07 | 28 | 48.3 | 66.1 | 136.9 | MURO | 48 | MURO-48-28 | 2026-10-22 | NUEVO | 2026-10-22 | 48 | 17.8
24603 - FLORA PPTO C | 1399 | Auto | Concreto | Muros ejes 9 - 15 / A - F, piso 8 torre 1 | 2026-09-07 | 2026-10-05 | 2026-10-07 | 28 | 48.3 | 67.3 | 139.3 | MURO | 48 | MURO-48-28 | 2026-10-22 | NUEVO | 2026-10-22 | 48 | 19
24603 - FLORA PPTO C | 1399 | Auto | Concreto | Muros ejes 9 - 15 / A - F, piso 8 torre 1 | 2026-09-07 | 2026-10-05 | 2026-10-07 | 28 | 48.3 | 68.1 | 141 | MURO | 48 | MURO-48-28 | 2026-10-22 | NUEVO | 2026-10-22 | 48 | 19.8
24603 - FLORA PPTO C | 1399 | Autocompactado | Concreto | Muros ejes 9-15 / A-F, piso 8, torre 1 | 2026-09-07 | 2026-09-21 | 2026-09-28 | 14 | 48 | 57.6 | 120 | MURO | 48 | MURO-48-14 | 2026-10-22 | NUEVO | 2026-10-22 | 37.12 | 9.6
24603 - FLORA PPTO C | 1399 | Autocompactado | Concreto | Muros ejes 9-15 / A-F, piso 8, torre 1 | 2026-09-07 | 2026-09-14 | 2026-09-16 | 7 | 48 | 46.6 | 97.1 | MURO | 48 | MURO-48-7 | 2026-10-22 | NUEVO | 2026-10-22 | 31.68 | -1.4
24603 - FLORA PPTO C | 1400 | Ptico | Concreto | Rampa sótano | 2026-09-08 | 2026-10-06 | 2026-10-07 | 28 | 20.7 | 29.6 | 143 | AUTOCOMPAC | 21 | AUTOCOMPAC-21-28 | 2026-10-22 | NUEVO | 2026-10-22 |  | 8.9
24603 - FLORA PPTO C | 1400 | Ptico | Concreto | Rampa sótano | 2026-09-08 | 2026-10-06 | 2026-10-07 | 28 | 20.7 | 30 | 144.9 | AUTOCOMPAC | 21 | AUTOCOMPAC-21-28 | 2026-10-22 | NUEVO | 2026-10-22 |  | 9.3
24603 - FLORA PPTO C | 1400 | Ptico | Concreto | Rampa sótano | 2026-09-08 | 2026-10-06 | 2026-10-07 | 28 | 20.7 | 29 | 140.1 | AUTOCOMPAC | 21 | AUTOCOMPAC-21-28 | 2026-10-22 | NUEVO | 2026-10-22 |  | 8.3
24603 - FLORA PPTO C | 1400 | Plástico | Concreto | Rampa sótano | 2026-09-08 | 2026-09-22 | 2026-09-28 | 14 | 21 | 24.5 | 116.7 | AUTOCOMPAC | 21 | AUTOCOMPAC-21-14 | 2026-10-22 | NUEVO | 2026-10-22 |  | 3.5
24603 - FLORA PPTO C | 1400 | Plástico | Concreto | Rampa sótano | 2026-09-08 | 2026-09-15 | 2026-09-18 | 7 | 21 | 19.2 | 91.4 | AUTOCOMPAC | 21 | AUTOCOMPAC-21-7 | 2026-10-22 | NUEVO | 2026-10-22 |  | -1.8
24603 - FLORA PPTO C | 1401 | Indus | Concreto | Escalera 1 piso 9 al 10 torre 2 | 2026-09-08 | 2026-10-06 | 2026-10-07 | 28 | 41.4 | 52.9 | 127.8 | AUTOCOMPAC | 48 | AUTOCOMPAC-48-28 | 2026-10-22 | NUEVO | 2026-10-22 | 48 | 11.5
24603 - FLORA PPTO C | 1401 | Indus | Concreto | Escalera 1 piso 9 al 10 torre 2 | 2026-09-08 | 2026-10-06 | 2026-10-07 | 28 | 41.4 | 50.4 | 121.7 | AUTOCOMPAC | 48 | AUTOCOMPAC-48-28 | 2026-10-22 | NUEVO | 2026-10-22 | 48 | 9
24603 - FLORA PPTO C | 1401 | Indus | Concreto | Escalera 1 piso 9 al 10 torre 2 | 2026-09-08 | 2026-10-06 | 2026-10-07 | 28 | 41.4 | 53.5 | 129.2 | AUTOCOMPAC | 48 | AUTOCOMPAC-48-28 | 2026-10-22 | NUEVO | 2026-10-22 | 48 | 12.1
24603 - FLORA PPTO C | 1401 | Industrializado | Concreto | Escalera 1, piso 9 al 10, torre 2 | 2026-09-08 | 2026-09-22 | 2026-09-28 | 14 | 42 | 42.3 | 100.7 | AUTOCOMPAC | 48 | AUTOCOMPAC-48-14 | 2026-10-22 | NUEVO | 2026-10-22 | 37.12 | 0.3
24603 - FLORA PPTO C | 1401 | Industrializado | Concreto | Escalera 1, piso 9 al 10, torre 2 | 2026-09-08 | 2026-09-15 | 2026-09-18 | 7 | 42 | 35.9 | 85.5 | AUTOCOMPAC | 48 | AUTOCOMPAC-48-7 | 2026-10-22 | NUEVO | 2026-10-22 | 31.68 | -6.1
24603 - FLORA PPTO C | 1402 | Auto | Concreto | Muros ejes 11 - 12 / A - F y 9 - 11 / A - L piso 18 torre 2 | 2026-09-08 | 2026-10-06 | 2026-10-07 | 28 | 41.4 | 58.2 | 140.6 | MURO | 48 | MURO-48-28 | 2026-10-22 | NUEVO | 2026-10-22 | 48 | 16.8
24603 - FLORA PPTO C | 1402 | Auto | Concreto | Muros ejes 11 - 12 / A - F y 9 - 11 / A - L piso 18 torre 2 | 2026-09-08 | 2026-10-06 | 2026-10-07 | 28 | 41.4 | 57.6 | 139.1 | MURO | 48 | MURO-48-28 | 2026-10-22 | NUEVO | 2026-10-22 | 48 | 16.2
24603 - FLORA PPTO C | 1402 | Auto | Concreto | Muros ejes 11 - 12 / A - F y 9 - 11 / A - L piso 18 torre 2 | 2026-09-08 | 2026-10-06 | 2026-10-07 | 28 | 41.4 | 57.4 | 138.6 | MURO | 48 | MURO-48-28 | 2026-10-22 | NUEVO | 2026-10-22 | 48 | 16
24603 - FLORA PPTO C | 1402 | Autocompactado | Concreto | Muros ejes 11-12 / A-F y 9-11 / A-L, piso 18, T2 | 2026-09-08 | 2026-09-22 | 2026-09-28 | 14 | 42 | 49 | 116.7 | MURO | 48 | MURO-48-14 | 2026-10-22 | NUEVO | 2026-10-22 | 37.12 | 7
24603 - FLORA PPTO C | 1402 | Autocompactado | Concreto | Muros ejes 11-12 / A-F y 9-11 / A-L, piso 18, T2 | 2026-09-08 | 2026-09-15 | 2026-09-18 | 7 | 42 | 39.2 | 93.3 | MURO | 48 | MURO-48-7 | 2026-10-22 | NUEVO | 2026-10-22 | 31.68 | -2.8
24603 - FLORA PPTO C | 1403 | Auto | Concreto | Muros ejes 9 -15 / G - L piso 8 torre 1 | 2026-09-08 | 2026-10-06 | 2026-10-07 | 28 | 48.3 | 74.3 | 153.8 | MURO | 48 | MURO-48-28 | 2026-10-22 | NUEVO | 2026-10-22 | 48 | 26
24603 - FLORA PPTO C | 1403 | Auto | Concreto | Muros ejes 9 -15 / G - L piso 8 torre 1 | 2026-09-08 | 2026-10-06 | 2026-10-07 | 28 | 48.3 | 75.6 | 156.5 | MURO | 48 | MURO-48-28 | 2026-10-22 | NUEVO | 2026-10-22 | 48 | 27.3
24603 - FLORA PPTO C | 1403 | Auto | Concreto | Muros ejes 9 -15 / G - L piso 8 torre 1 | 2026-09-08 | 2026-10-06 | 2026-10-07 | 28 | 48.3 | 72.4 | 149.9 | MURO | 48 | MURO-48-28 | 2026-10-22 | NUEVO | 2026-10-22 | 48 | 24.1
24603 - FLORA PPTO C | 1403 | Autocompactado | Concreto | Muros ejes 9-15 / G-L, piso 8, torre 1 | 2026-09-08 | 2026-09-22 | 2026-09-28 | 14 | 48 | 58.8 | 122.5 | MURO | 48 | MURO-48-14 | 2026-10-22 | NUEVO | 2026-10-22 | 37.12 | 10.8
24603 - FLORA PPTO C | 1403 | Autocompactado | Concreto | Muros ejes 9-15 / G-L, piso 8, torre 1 | 2026-09-08 | 2026-09-15 | 2026-09-18 | 7 | 48 | 42.9 | 89.4 | MURO | 48 | MURO-48-7 | 2026-10-22 | NUEVO | 2026-10-22 | 31.68 | -5.1
24603 - FLORA PPTO C | 1404 | Indus | Concreto | Placa ejes 6 - 8 /A - L piso 9 torre 1 | 2026-09-08 | 2026-10-06 | 2026-10-07 | 28 | 41.4 | 54.4 | 131.4 | PLACA | 48 | PLACA-48-28 | 2026-10-22 | NUEVO | 2026-10-22 | 48 | 13
24603 - FLORA PPTO C | 1404 | Indus | Concreto | Placa ejes 6 - 8 /A - L piso 9 torre 1 | 2026-09-08 | 2026-10-06 | 2026-10-07 | 28 | 41.4 | 52.1 | 125.8 | PLACA | 48 | PLACA-48-28 | 2026-10-22 | NUEVO | 2026-10-22 | 48 | 10.7
24603 - FLORA PPTO C | 1404 | Indus | Concreto | Placa ejes 6 - 8 /A - L piso 9 torre 1 | 2026-09-08 | 2026-10-06 | 2026-10-07 | 28 | 41.4 | 53.9 | 130.2 | PLACA | 48 | PLACA-48-28 | 2026-10-22 | NUEVO | 2026-10-22 | 48 | 12.5
24603 - FLORA PPTO C | 1404 | Industrializado | Concreto | Placa ejes 6-8 / A-L, piso 9, torre 1 | 2026-09-08 | 2026-09-22 | 2026-09-28 | 14 | 42 | 42.9 | 102.1 | PLACA | 48 | PLACA-48-14 | 2026-10-22 | NUEVO | 2026-10-22 | 37.12 | 0.9
24603 - FLORA PPTO C | 1404 | Industrializado | Concreto | Placa ejes 6-8 / A-L, piso 9, torre 1 | 2026-09-08 | 2026-09-15 | 2026-09-18 | 7 | 42 | 36.8 | 87.6 | PLACA | 48 | PLACA-48-7 | 2026-10-22 | NUEVO | 2026-10-22 | 31.68 | -5.2
24603 - FLORA PPTO C | 1405 | Indus | Concreto | Placa ejes 1 - 4 / A - L piso 18 torre 2 | 2026-09-08 | 2026-10-06 | 2026-10-07 | 28 | 34.5 | 53.1 | 153.9 | PLACA | 41 | PLACA-41-28 | 2026-10-22 | NUEVO | 2026-10-22 | 41 | 18.6
24603 - FLORA PPTO C | 1405 | Indus | Concreto | Placa ejes 1 - 4 / A - L piso 18 torre 2 | 2026-09-08 | 2026-10-06 | 2026-10-07 | 28 | 34.5 | 53.8 | 155.9 | PLACA | 41 | PLACA-41-28 | 2026-10-22 | NUEVO | 2026-10-22 | 41 | 19.3
24603 - FLORA PPTO C | 1405 | Indus | Concreto | Placa ejes 1 - 4 / A - L piso 18 torre 2 | 2026-09-08 | 2026-10-06 | 2026-10-07 | 28 | 34.5 | 52.5 | 152.2 | PLACA | 41 | PLACA-41-28 | 2026-10-22 | NUEVO | 2026-10-22 | 41 | 18
24603 - FLORA PPTO C | 1405 | Industrializado | Concreto | Placa ejes 1-4 / A-L, piso 18, torre 2 | 2026-09-08 | 2026-09-22 | 2026-09-28 | 14 | 35 | 44.8 | 128 | PLACA | 41 | PLACA-41-14 | 2026-10-22 | NUEVO | 2026-10-22 | 31.71 | 9.8
24603 - FLORA PPTO C | 1405 | Industrializado | Concreto | Placa ejes 1-4 / A-L, piso 18, torre 2 | 2026-09-08 | 2026-09-15 | 2026-09-18 | 7 | 35 | 38.5 | 110 | PLACA | 41 | PLACA-41-7 | 2026-10-22 | NUEVO | 2026-10-22 | 27.06 | 3.5
24603 - FLORA PPTO C | 1406 | Ptico | Concreto | Estampado plataforma 1 | 2026-09-09 | 2026-10-07 | 2026-10-08 | 28 | 20.7 | 27.9 | 134.8 | AUTOCOMPAC | 21 | AUTOCOMPAC-21-28 | 2026-10-22 | NUEVO | 2026-10-22 |  | 7.2
24603 - FLORA PPTO C | 1406 | Ptico | Concreto | Estampado plataforma 1 | 2026-09-09 | 2026-10-07 | 2026-10-08 | 28 | 20.7 | 27.9 | 134.8 | AUTOCOMPAC | 21 | AUTOCOMPAC-21-28 | 2026-10-22 | NUEVO | 2026-10-22 |  | 7.2
24603 - FLORA PPTO C | 1406 | Ptico | Concreto | Estampado plataforma 1 | 2026-09-09 | 2026-10-07 | 2026-10-08 | 28 | 20.7 | 28.2 | 136.2 | AUTOCOMPAC | 21 | AUTOCOMPAC-21-28 | 2026-10-22 | NUEVO | 2026-10-22 |  | 7.5
24603 - FLORA PPTO C | 1406 | Plástico | Concreto | Estampado plataforma 1 | 2026-09-09 | 2026-09-23 | 2026-09-28 | 14 | 21 | 23.4 | 111.4 | AUTOCOMPAC | 21 | AUTOCOMPAC-21-14 | 2026-10-22 | NUEVO | 2026-10-22 |  | 2.4
24603 - FLORA PPTO C | 1406 | Plástico | Concreto | Estampado plataforma 1 | 2026-09-09 | 2026-09-16 | 2026-09-22 | 7 | 21 | 18.6 | 88.6 | AUTOCOMPAC | 21 | AUTOCOMPAC-21-7 | 2026-10-22 | NUEVO | 2026-10-22 |  | -2.4
24603 - FLORA PPTO C | 1407 | Indus | Concreto | Escalera 1 piso 4 al 5 torre 1 | 2026-09-09 | 2026-10-07 | 2026-10-08 | 28 | 41.4 | 52.1 | 125.8 | AUTOCOMPAC | 48 | AUTOCOMPAC-48-28 | 2026-10-22 | NUEVO | 2026-10-22 | 48 | 10.7
24603 - FLORA PPTO C | 1407 | Indus | Concreto | Escalera 1 piso 4 al 5 torre 1 | 2026-09-09 | 2026-10-07 | 2026-10-08 | 28 | 41.4 | 52.8 | 127.5 | AUTOCOMPAC | 48 | AUTOCOMPAC-48-28 | 2026-10-22 | NUEVO | 2026-10-22 | 48 | 11.4
24603 - FLORA PPTO C | 1407 | Indus | Concreto | Escalera 1 piso 4 al 5 torre 1 | 2026-09-09 | 2026-10-07 | 2026-10-08 | 28 | 41.4 | 53.5 | 129.2 | AUTOCOMPAC | 48 | AUTOCOMPAC-48-28 | 2026-10-22 | NUEVO | 2026-10-22 | 48 | 12.1
24603 - FLORA PPTO C | 1407 | Industrializado | Concreto | Escalera 1, piso 4 al 5, torre 1 | 2026-09-09 | 2026-09-23 | 2026-09-28 | 14 | 42 | 43.1 | 102.6 | AUTOCOMPAC | 48 | AUTOCOMPAC-48-14 | 2026-10-22 | NUEVO | 2026-10-22 | 37.12 | 1.1
24603 - FLORA PPTO C | 1407 | Industrializado | Concreto | Escalera 1, piso 4 al 5, torre 1 | 2026-09-09 | 2026-09-16 | 2026-09-22 | 7 | 42 | 38.2 | 91 | AUTOCOMPAC | 48 | AUTOCOMPAC-48-7 | 2026-10-22 | NUEVO | 2026-10-22 | 31.68 | -3.8
24603 - FLORA PPTO C | 1408 | Indus | Concreto | Placa ejes 8 - 12 / A - F, piso 8 torre 1 | 2026-09-09 | 2026-10-07 | 2026-10-08 | 28 | 41.4 | 53 | 128 | PLACA | 48 | PLACA-48-28 | 2026-10-22 | NUEVO | 2026-10-22 | 48 | 11.6
24603 - FLORA PPTO C | 1408 | Indus | Concreto | Placa ejes 8 - 12 / A - F, piso 8 torre 1 | 2026-09-09 | 2026-10-07 | 2026-10-08 | 28 | 41.4 | 54.4 | 131.4 | PLACA | 48 | PLACA-48-28 | 2026-10-22 | NUEVO | 2026-10-22 | 48 | 13
24603 - FLORA PPTO C | 1408 | Indus | Concreto | Placa ejes 8 - 12 / A - F, piso 8 torre 1 | 2026-09-09 | 2026-10-07 | 2026-10-08 | 28 | 41.4 | 54.4 | 131.4 | PLACA | 48 | PLACA-48-28 | 2026-10-22 | NUEVO | 2026-10-22 | 48 | 13
24603 - FLORA PPTO C | 1408 | Industrializado | Concreto | Placa ejes 8-12 / A-F y piso 8, torre 1 | 2026-09-09 | 2026-09-23 | 2026-09-28 | 14 | 42 | 46.2 | 110 | PLACA | 48 | PLACA-48-14 | 2026-10-22 | NUEVO | 2026-10-22 | 37.12 | 4.2
24603 - FLORA PPTO C | 1408 | Industrializado | Concreto | Placa ejes 8-12 / A-F y piso 8, torre 1 | 2026-09-09 | 2026-09-16 | 2026-09-22 | 7 | 42 | 41 | 97.6 | PLACA | 48 | PLACA-48-7 | 2026-10-22 | NUEVO | 2026-10-22 | 31.68 | -1
24603 - FLORA PPTO C | 1409 | Auto | Concreto | Muros ejes 7 - 9 / A - l, piso 18 torrre 2 | 2026-09-09 | 2026-10-07 | 2026-10-08 | 28 | 41.4 | 61.9 | 149.5 | MURO | 48 | MURO-48-28 | 2026-10-22 | NUEVO | 2026-10-22 | 48 | 20.5
24603 - FLORA PPTO C | 1409 | Auto | Concreto | Muros ejes 7 - 9 / A - l, piso 18 torrre 2 | 2026-09-09 | 2026-10-07 | 2026-10-08 | 28 | 41.4 | 62.8 | 151.7 | MURO | 48 | MURO-48-28 | 2026-10-22 | NUEVO | 2026-10-22 | 48 | 21.4
24603 - FLORA PPTO C | 1409 | Auto | Concreto | Muros ejes 7 - 9 / A - l, piso 18 torrre 2 | 2026-09-09 | 2026-10-07 | 2026-10-08 | 28 | 41.4 | 63.9 | 154.3 | MURO | 48 | MURO-48-28 | 2026-10-22 | NUEVO | 2026-10-22 | 48 | 22.5
24603 - FLORA PPTO C | 1409 | Autocompactado | Concreto | Muros ejes 7-9 / A-L, piso 18, torre 2 | 2026-09-09 | 2026-09-23 | 2026-09-28 | 14 | 42 | 51.6 | 122.9 | MURO | 48 | MURO-48-14 | 2026-10-22 | NUEVO | 2026-10-22 | 37.12 | 9.6
24603 - FLORA PPTO C | 1409 | Autocompactado | Concreto | Muros ejes 7-9 / A-L, piso 18, torre 2 | 2026-09-09 | 2026-09-16 | 2026-09-22 | 7 | 42 | 44 | 104.8 | MURO | 48 | MURO-48-7 | 2026-10-22 | NUEVO | 2026-10-22 | 31.68 | 2
24603 - FLORA PPTO C | 1410 | Indus | Concreto | Placa ejes 12 - 15 / A - L piso 19 torre 2 | 2026-09-09 | 2026-10-07 | 2026-10-08 | 28 | 34.5 | 51.8 | 150.1 | PLACA | 41 | PLACA-41-28 | 2026-10-22 | NUEVO | 2026-10-22 | 41 | 17.3
24603 - FLORA PPTO C | 1410 | Indus | Concreto | Placa ejes 12 - 15 / A - L piso 19 torre 2 | 2026-09-09 | 2026-10-07 | 2026-10-08 | 28 | 34.5 | 52.6 | 152.5 | PLACA | 41 | PLACA-41-28 | 2026-10-22 | NUEVO | 2026-10-22 | 41 | 18.1
24603 - FLORA PPTO C | 1410 | Indus | Concreto | Placa ejes 12 - 15 / A - L piso 19 torre 2 | 2026-09-09 | 2026-10-07 | 2026-10-08 | 28 | 34.5 | 53.4 | 154.8 | PLACA | 41 | PLACA-41-28 | 2026-10-22 | NUEVO | 2026-10-22 | 41 | 18.9
24603 - FLORA PPTO C | 1410 | Industrializado | Concreto | Placa ejes 12-15 / A-L, piso 19, torre 2 | 2026-09-09 | 2026-09-23 | 2026-09-28 | 14 | 35 | 45.6 | 130.3 | PLACA | 41 | PLACA-41-14 | 2026-10-22 | NUEVO | 2026-10-22 | 31.71 | 10.6
24603 - FLORA PPTO C | 1410 | Industrializado | Concreto | Placa ejes 12-15 / A-L, piso 19, torre 2 | 2026-09-09 | 2026-09-16 | 2026-09-22 | 7 | 35 | 41.6 | 118.9 | PLACA | 41 | PLACA-41-7 | 2026-10-22 | NUEVO | 2026-10-22 | 27.06 | 6.6
24603 - FLORA PPTO C | 1411 | Auto | Concreto | Muros ejes 1 - 6 / G - L piso 9 torre 1 | 2026-09-09 | 2026-10-07 | 2026-10-08 | 28 | 48.3 | 64.8 | 134.2 | MURO | 48 | MURO-48-28 | 2026-10-22 | NUEVO | 2026-10-22 | 48 | 16.5
24603 - FLORA PPTO C | 1411 | Auto | Concreto | Muros ejes 1 - 6 / G - L piso 9 torre 1 | 2026-09-09 | 2026-10-07 | 2026-10-08 | 28 | 48.3 | 67.1 | 138.9 | MURO | 48 | MURO-48-28 | 2026-10-22 | NUEVO | 2026-10-22 | 48 | 18.8
24603 - FLORA PPTO C | 1411 | Auto | Concreto | Muros ejes 1 - 6 / G - L piso 9 torre 1 | 2026-09-09 | 2026-10-07 | 2026-10-08 | 28 | 48.3 | 67.4 | 139.5 | MURO | 48 | MURO-48-28 | 2026-10-22 | NUEVO | 2026-10-22 | 48 | 19.1
24603 - FLORA PPTO C | 1411 | Autocompactado | Concreto | Muros ejes 1-6 / G-L, piso 9, torre 1 | 2026-09-09 | 2026-09-23 | 2026-09-28 | 14 | 48 | 50.2 | 104.6 | MURO | 48 | MURO-48-14 | 2026-10-22 | NUEVO | 2026-10-22 | 37.12 | 2.2
24603 - FLORA PPTO C | 1411 | Autocompactado | Concreto | Muros ejes 1-6 / G-L, piso 9, torre 1 | 2026-09-09 | 2026-09-16 | 2026-09-22 | 7 | 48 | 45 | 93.8 | MURO | 48 | MURO-48-7 | 2026-10-22 | NUEVO | 2026-10-22 | 31.68 | -3
24603 - FLORA PPTO C | 1412 | Ptico | Concreto | Estampado plataforma 1 | 2026-09-10 | 2026-10-08 | 2026-10-08 | 28 | 20.7 | 26.1 | 126.1 | AUTOCOMPAC | 21 | AUTOCOMPAC-21-28 | 2026-10-22 | NUEVO | 2026-10-22 |  | 5.4
24603 - FLORA PPTO C | 1412 | Ptico | Concreto | Estampado plataforma 1 | 2026-09-10 | 2026-10-08 | 2026-10-08 | 28 | 20.7 | 26.4 | 127.5 | AUTOCOMPAC | 21 | AUTOCOMPAC-21-28 | 2026-10-22 | NUEVO | 2026-10-22 |  | 5.7
24603 - FLORA PPTO C | 1412 | Ptico | Concreto | Estampado plataforma 1 | 2026-09-10 | 2026-10-08 | 2026-10-08 | 28 | 20.7 | 26.7 | 129 | AUTOCOMPAC | 21 | AUTOCOMPAC-21-28 | 2026-10-22 | NUEVO | 2026-10-22 |  | 6
24603 - FLORA PPTO C | 1412 | Plástico | Concreto | Estampado plataforma 1 | 2026-09-10 | 2026-09-24 | 2026-09-28 | 14 | 21 | 22.6 | 107.6 | AUTOCOMPAC | 21 | AUTOCOMPAC-21-14 | 2026-10-22 | NUEVO | 2026-10-22 |  | 1.6
24603 - FLORA PPTO C | 1412 | Plástico | Concreto | Estampado plataforma 1 | 2026-09-10 | 2026-09-17 | 2026-09-22 | 7 | 21 | 20.9 | 99.5 | AUTOCOMPAC | 21 | AUTOCOMPAC-21-7 | 2026-10-22 | NUEVO | 2026-10-22 |  | -0.1
24603 - FLORA PPTO C | 1413 | Indus | Concreto | Escalera 2, piso 14 al 15 torre 2 | 2026-09-10 | 2026-10-08 | 2026-10-08 | 28 | 34.5 | 46.4 | 134.5 | AUTOCOMPAC | 41 | AUTOCOMPAC-41-28 | 2026-10-22 | NUEVO | 2026-10-22 | 41 | 11.9
24603 - FLORA PPTO C | 1413 | Indus | Concreto | Escalera 2, piso 14 al 15 torre 2 | 2026-09-10 | 2026-10-08 | 2026-10-08 | 28 | 34.5 | 47.5 | 137.7 | AUTOCOMPAC | 41 | AUTOCOMPAC-41-28 | 2026-10-22 | NUEVO | 2026-10-22 | 41 | 13
24603 - FLORA PPTO C | 1413 | Indus | Concreto | Escalera 2, piso 14 al 15 torre 2 | 2026-09-10 | 2026-10-08 | 2026-10-08 | 28 | 34.5 | 47.8 | 138.6 | AUTOCOMPAC | 41 | AUTOCOMPAC-41-28 | 2026-10-22 | NUEVO | 2026-10-22 | 41 | 13.3
24603 - FLORA PPTO C | 1413 | Industrializado | Concreto | Escalera 2, piso 14 al 15, torre 2 | 2026-09-10 | 2026-09-24 | 2026-09-28 | 14 | 35 | 42.9 | 122.6 | AUTOCOMPAC | 41 | AUTOCOMPAC-41-14 | 2026-10-22 | NUEVO | 2026-10-22 | 31.71 | 7.9
24603 - FLORA PPTO C | 1413 | Industrializado | Concreto | Escalera 2, piso 14 al 15, torre 2 | 2026-09-10 | 2026-09-17 | 2026-09-22 | 7 | 35 | 34.3 | 98 | AUTOCOMPAC | 41 | AUTOCOMPAC-41-7 | 2026-10-22 | NUEVO | 2026-10-22 | 27.06 | -0.7
24603 - FLORA PPTO C | 1414 | Indus | Concreto | Placa ejes 9 - 12 / A - L, piso 19 torre 2 | 2026-09-10 | 2026-10-08 | 2026-10-08 | 28 | 34.5 | 45.6 | 132.2 | PLACA | 41 | PLACA-41-28 | 2026-10-22 | NUEVO | 2026-10-22 | 41 | 11.1
24603 - FLORA PPTO C | 1414 | Indus | Concreto | Placa ejes 9 - 12 / A - L, piso 19 torre 2 | 2026-09-10 | 2026-10-08 | 2026-10-08 | 28 | 34.5 | 46.2 | 133.9 | PLACA | 41 | PLACA-41-28 | 2026-10-22 | NUEVO | 2026-10-22 | 41 | 11.7
24603 - FLORA PPTO C | 1414 | Indus | Concreto | Placa ejes 9 - 12 / A - L, piso 19 torre 2 | 2026-09-10 | 2026-10-08 | 2026-10-08 | 28 | 34.5 | 46.9 | 135.9 | PLACA | 41 | PLACA-41-28 | 2026-10-22 | NUEVO | 2026-10-22 | 41 | 12.4
24603 - FLORA PPTO C | 1414 | Industrializado | Concreto | Placa ejes 9-12 / A-L, piso 19, T2 | 2026-09-10 | 2026-09-24 | 2026-09-28 | 14 | 35 | 39.6 | 113.1 | PLACA | 41 | PLACA-41-14 | 2026-10-22 | NUEVO | 2026-10-22 | 31.71 | 4.6
24603 - FLORA PPTO C | 1414 | Industrializado | Concreto | Placa ejes 9-12 / A-L, piso 19, T2 | 2026-09-10 | 2026-09-17 | 2026-09-22 | 7 | 35 | 35.6 | 101.7 | PLACA | 41 | PLACA-41-7 | 2026-10-22 | NUEVO | 2026-10-22 | 27.06 | 0.6
24603 - FLORA PPTO C | 1415 | Auto | Concreto | Muros ejes 9 - 15 - G - L, piso 8 torre 1 | 2026-09-10 | 2026-10-08 | 2026-10-08 | 28 | 48.3 | 64.6 | 133.7 | MURO | 48 | MURO-48-28 | 2026-10-22 | NUEVO | 2026-10-22 | 48 | 16.3
24603 - FLORA PPTO C | 1415 | Auto | Concreto | Muros ejes 9 - 15 - G - L, piso 8 torre 1 | 2026-09-10 | 2026-10-08 | 2026-10-08 | 28 | 48.3 | 65.6 | 135.8 | MURO | 48 | MURO-48-28 | 2026-10-22 | NUEVO | 2026-10-22 | 48 | 17.3
24603 - FLORA PPTO C | 1415 | Auto | Concreto | Muros ejes 9 - 15 - G - L, piso 8 torre 1 | 2026-09-10 | 2026-10-08 | 2026-10-08 | 28 | 48.3 | 66.7 | 138.1 | MURO | 48 | MURO-48-28 | 2026-10-22 | NUEVO | 2026-10-22 | 48 | 18.4
24603 - FLORA PPTO C | 1415 | Autompactado | Concreto | Muros ejes 1-6 / A-F, piso 9, torre 1 | 2026-09-10 | 2026-09-24 | 2026-09-28 | 14 | 48 | 58.1 | 121 | MURO | 48 | MURO-48-14 | 2026-10-22 | NUEVO | 2026-10-22 | 37.12 | 10.1
24603 - FLORA PPTO C | 1415 | Autompactado | Concreto | Muros ejes 1-6 / A-F, piso 9, torre 1 | 2026-09-10 | 2026-09-17 | 2026-09-22 | 7 | 48 | 41.7 | 86.9 | MURO | 48 | MURO-48-7 | 2026-10-22 | NUEVO | 2026-10-22 | 31.68 | -6.3
24603 - FLORA PPTO C | 1416 | Auto | Concreto | Muros y columnas plataforma 2 | 2026-09-10 | 2026-10-08 | 2026-10-08 | 28 | 20.7 | 25.8 | 124.6 | MURO | 21 | MURO-21-28 | 2026-10-22 | NUEVO | 2026-10-22 | 21 | 5.1
24603 - FLORA PPTO C | 1416 | Auto | Concreto | Muros y columnas plataforma 2 | 2026-09-10 | 2026-10-08 | 2026-10-08 | 28 | 20.7 | 26.1 | 126.1 | MURO | 21 | MURO-21-28 | 2026-10-22 | NUEVO | 2026-10-22 | 21 | 5.4
24603 - FLORA PPTO C | 1416 | Auto | Concreto | Muros y columnas plataforma 2 | 2026-09-10 | 2026-10-08 | 2026-10-08 | 28 | 20.7 | 26.4 | 127.5 | MURO | 21 | MURO-21-28 | 2026-10-22 | NUEVO | 2026-10-22 | 21 | 5.7
24603 - FLORA PPTO C | 1416 | Autocompactado | Concreto | Muros y columnas plataforma 2 | 2026-09-10 | 2026-09-24 | 2026-09-28 | 14 | 21 | 22.1 | 105.2 | MURO | 21 | MURO-21-14 | 2026-10-22 | NUEVO | 2026-10-22 | 16.24 | 1.1
24603 - FLORA PPTO C | 1416 | Autocompactado | Concreto | Muros y columnas plataforma 2 | 2026-09-10 | 2026-09-17 | 2026-09-22 | 7 | 21 | 20.4 | 97.1 | MURO | 21 | MURO-21-7 | 2026-10-22 | NUEVO | 2026-10-22 | 13.86 | -0.6
24603 - FLORA PPTO C | 1417 | Auto | Concreto | Muros ejes 4 - 7 / A - L, piso 18 T2 | 2026-09-10 | 2026-10-08 | 2026-10-08 | 28 | 41.4 | 52.1 | 125.8 | MURO | 48 | MURO-48-28 | 2026-10-22 | NUEVO | 2026-10-22 | 48 | 10.7
24603 - FLORA PPTO C | 1417 | Auto | Concreto | Muros ejes 4 - 7 / A - L, piso 18 T2 | 2026-09-10 | 2026-10-08 | 2026-10-08 | 28 | 41.4 | 52.7 | 127.3 | MURO | 48 | MURO-48-28 | 2026-10-22 | NUEVO | 2026-10-22 | 48 | 11.3
24603 - FLORA PPTO C | 1417 | Auto | Concreto | Muros ejes 4 - 7 / A - L, piso 18 T2 | 2026-09-10 | 2026-10-08 | 2026-10-08 | 28 | 41.4 | 53.5 | 129.2 | MURO | 48 | MURO-48-28 | 2026-10-22 | NUEVO | 2026-10-22 | 48 | 12.1
24603 - FLORA PPTO C | 1417 | Autocompactado | Concreto | Muros ejes 4-7 / A-L, piso 18, torre 2 | 2026-09-10 | 2026-09-24 | 2026-09-28 | 14 | 42 | 47 | 111.9 | MURO | 48 | MURO-48-14 | 2026-10-22 | NUEVO | 2026-10-22 | 37.12 | 5
24603 - FLORA PPTO C | 1417 | Autocompactado | Concreto | Muros ejes 4-7 / A-L, piso 18, torre 2 | 2026-09-10 | 2026-09-17 | 2026-09-22 | 7 | 42 | 44.1 | 105 | MURO | 48 | MURO-48-7 | 2026-10-22 | NUEVO | 2026-10-22 | 31.68 | 2.1
24603 - FLORA PPTO C | 1418 | Indus | Concreto | Placa ejes 8 - 14 / F - L y 12 - 15 / A - E, piso 9, torre 1 | 2026-09-10 | 2026-10-08 | 2026-10-08 | 28 | 41.4 | 57.3 | 138.4 | PLACA | 48 | PLACA-48-28 | 2026-10-22 | NUEVO | 2026-10-22 | 48 | 15.9
24603 - FLORA PPTO C | 1418 | Indus | Concreto | Placa ejes 8 - 14 / F - L y 12 - 15 / A - E, piso 9, torre 1 | 2026-09-10 | 2026-10-08 | 2026-10-08 | 28 | 41.4 | 58.2 | 140.6 | PLACA | 48 | PLACA-48-28 | 2026-10-22 | NUEVO | 2026-10-22 | 48 | 16.8
24603 - FLORA PPTO C | 1418 | Indus | Concreto | Placa ejes 8 - 14 / F - L y 12 - 15 / A - E, piso 9, torre 1 | 2026-09-10 | 2026-10-08 | 2026-10-08 | 28 | 41.4 | 59.1 | 142.8 | PLACA | 48 | PLACA-48-28 | 2026-10-22 | NUEVO | 2026-10-22 | 48 | 17.7
24603 - FLORA PPTO C | 1418 | Industrializado | Concreto | Placa ejes 8-12 / F-L y 12-15 / A-E, piso 9, torre 1 | 2026-09-10 | 2026-09-24 | 2026-09-28 | 14 | 42 | 47.6 | 113.3 | PLACA | 48 | PLACA-48-14 | 2026-10-22 | NUEVO | 2026-10-22 | 37.12 | 5.6
24603 - FLORA PPTO C | 1418 | Industrializado | Concreto | Placa ejes 8-12 / F-L y 12-15 / A-E, piso 9, torre 1 | 2026-09-10 | 2026-09-17 | 2026-09-22 | 7 | 42 | 42.9 | 102.1 | PLACA | 48 | PLACA-48-7 | 2026-10-22 | NUEVO | 2026-10-22 | 31.68 | 0.9
24603 - FLORA PPTO C | 1419 | PTICO | Concreto | Estampado Plataforma 2 | 2026-09-11 | 2026-10-09 | 2026-10-13 | 28 | 20.7 | 25.9 | 125.1 | AUTOCOMPAC | 21 | AUTOCOMPAC-21-28 | 2026-10-22 | NUEVO | 2026-10-22 |  | 5.2
24603 - FLORA PPTO C | 1419 | PTICO | Concreto | Estampado Plataforma 2 | 2026-09-11 | 2026-10-09 | 2026-10-13 | 28 | 20.7 | 26.2 | 126.6 | AUTOCOMPAC | 21 | AUTOCOMPAC-21-28 | 2026-10-22 | NUEVO | 2026-10-22 |  | 5.5
24603 - FLORA PPTO C | 1419 | PTICO | Concreto | Estampado Plataforma 2 | 2026-09-11 | 2026-10-09 | 2026-10-13 | 28 | 20.7 | 25.2 | 121.7 | AUTOCOMPAC | 21 | AUTOCOMPAC-21-28 | 2026-10-22 | NUEVO | 2026-10-22 |  | 4.5
24603 - FLORA PPTO C | 1419 | Plástico | Concreto | Estampado plataforma 1 | 2026-09-11 | 2026-09-25 | 2026-09-28 | 14 | 21 | 21.2 | 101 | AUTOCOMPAC | 21 | AUTOCOMPAC-21-14 | 2026-10-22 | NUEVO | 2026-10-22 |  | 0.2
24603 - FLORA PPTO C | 1419 | Plástico | Concreto | Estampado plataforma 1 | 2026-09-11 | 2026-09-18 | 2026-09-22 | 7 | 21 | 16.3 | 77.6 | AUTOCOMPAC | 21 | AUTOCOMPAC-21-7 | 2026-10-22 | NUEVO | 2026-10-22 |  | -4.7
24603 - FLORA PPTO C | 1420 | AUTO | Concreto | Columnas 2do Piso Salón Comunal | 2026-09-11 | 2026-10-09 | 2026-10-13 | 28 | 34.5 | 50.6 | 146.7 | MURO | 41 | MURO-41-28 | 2026-10-22 | NUEVO | 2026-10-22 | 41 | 16.1
24603 - FLORA PPTO C | 1420 | AUTO | Concreto | Columnas 2do Piso Salón Comunal | 2026-09-11 | 2026-10-09 | 2026-10-13 | 28 | 34.5 | 49.4 | 143.2 | MURO | 41 | MURO-41-28 | 2026-10-22 | NUEVO | 2026-10-22 | 41 | 14.9
24603 - FLORA PPTO C | 1420 | AUTO | Concreto | Columnas 2do Piso Salón Comunal | 2026-09-11 | 2026-10-09 | 2026-10-13 | 28 | 34.5 | 48.1 | 139.4 | MURO | 41 | MURO-41-28 | 2026-10-22 | NUEVO | 2026-10-22 | 41 | 13.6
24603 - FLORA PPTO C | 1420 | Autocompactado | Concreto | Columnas segundo piso, salón comunal | 2026-09-11 | 2026-09-25 | 2026-09-28 | 14 | 35 | 41.2 | 117.7 | MURO | 41 | MURO-41-14 | 2026-10-22 | NUEVO | 2026-10-22 | 31.71 | 6.2
24603 - FLORA PPTO C | 1420 | Autocompactado | Concreto | Columnas segundo piso, salón comunal | 2026-09-11 | 2026-09-18 | 2026-09-22 | 7 | 35 | 27.2 | 77.7 | MURO | 41 | MURO-41-7 | 2026-10-22 | NUEVO | 2026-10-22 | 27.06 | -7.8
24603 - FLORA PPTO C | 1421 | INDUS | Concreto | Placa Ejes 12 – 15 / F – L Piso 9 Torre 1 | 2026-09-11 | 2026-10-09 | 2026-10-13 | 28 | 41.4 | 56.4 | 136.2 | PLACA | 48 | PLACA-48-28 | 2026-10-22 | NUEVO | 2026-10-22 | 48 | 15
24603 - FLORA PPTO C | 1421 | INDUS | Concreto | Placa Ejes 12 – 15 / F – L Piso 9 Torre 1 | 2026-09-11 | 2026-10-09 | 2026-10-13 | 28 | 41.4 | 55 | 132.9 | PLACA | 48 | PLACA-48-28 | 2026-10-22 | NUEVO | 2026-10-22 | 48 | 13.6
24603 - FLORA PPTO C | 1421 | INDUS | Concreto | Placa Ejes 12 – 15 / F – L Piso 9 Torre 1 | 2026-09-11 | 2026-10-09 | 2026-10-13 | 28 | 41.4 | 55.9 | 135 | PLACA | 48 | PLACA-48-28 | 2026-10-22 | NUEVO | 2026-10-22 | 48 | 14.5
24603 - FLORA PPTO C | 1421 | Industrializado | Concreto | Placa ejes 12-15 / F-L, piso 9, torre 1 | 2026-09-11 | 2026-09-25 | 2026-09-28 | 14 | 42 | 49.6 | 118.1 | PLACA | 48 | PLACA-48-14 | 2026-10-22 | NUEVO | 2026-10-22 | 37.12 | 7.6
24603 - FLORA PPTO C | 1421 | Industrializado | Concreto | Placa ejes 12-15 / F-L, piso 9, torre 1 | 2026-09-11 | 2026-09-18 | 2026-09-22 | 7 | 42 | 41.9 | 99.8 | PLACA | 48 | PLACA-48-7 | 2026-10-22 | NUEVO | 2026-10-22 | 31.68 | -0.1
24603 - FLORA PPTO C | 1422 | INDUS | Concreto | Placa Ejes 7 – 9 / A – L Piso 10 Torre 2 | 2026-09-11 | 2026-10-09 | 2026-10-13 | 28 | 34.5 | 53.7 | 155.7 | PLACA | 41 | PLACA-41-28 | 2026-10-22 | NUEVO | 2026-10-22 | 41 | 19.2
24603 - FLORA PPTO C | 1422 | INDUS | Concreto | Placa Ejes 7 – 9 / A – L Piso 10 Torre 2 | 2026-09-11 | 2026-10-09 | 2026-10-13 | 28 | 34.5 | 54.6 | 158.3 | PLACA | 41 | PLACA-41-28 | 2026-10-22 | NUEVO | 2026-10-22 | 41 | 20.1
24603 - FLORA PPTO C | 1422 | INDUS | Concreto | Placa Ejes 7 – 9 / A – L Piso 10 Torre 2 | 2026-09-11 | 2026-10-09 | 2026-10-13 | 28 | 34.5 | 53.2 | 154.2 | PLACA | 41 | PLACA-41-28 | 2026-10-22 | NUEVO | 2026-10-22 | 41 | 18.7
24603 - FLORA PPTO C | 1422 | Industrializado | Concreto | Placa ejes 7-9 / A-L, piso 10, torre 2 | 2026-09-11 | 2026-09-25 | 2026-09-28 | 14 | 35 | 45.8 | 130.9 | PLACA | 41 | PLACA-41-14 | 2026-10-22 | NUEVO | 2026-10-22 | 31.71 | 10.8
24603 - FLORA PPTO C | 1422 | Industrializado | Concreto | Placa ejes 7-9 / A-L, piso 10, torre 2 | 2026-09-11 | 2026-09-18 | 2026-09-22 | 7 | 35 | 35.5 | 101.4 | PLACA | 41 | PLACA-41-7 | 2026-10-22 | NUEVO | 2026-10-22 | 27.06 | 0.5
24603 - FLORA PPTO C | 1423 | AUTO | Concreto | Muros Ejes 7 – 9 / A – L Piso 9 Torre 1 | 2026-09-11 | 2026-10-09 | 2026-10-13 | 28 | 48.3 | 68.1 | 141 | MURO | 48 | MURO-48-28 | 2026-10-22 | NUEVO | 2026-10-22 | 48 | 19.8
24603 - FLORA PPTO C | 1423 | AUTO | Concreto | Muros Ejes 7 – 9 / A – L Piso 9 Torre 1 | 2026-09-11 | 2026-10-09 | 2026-10-13 | 28 | 48.3 | 67.7 | 140.2 | MURO | 48 | MURO-48-28 | 2026-10-22 | NUEVO | 2026-10-22 | 48 | 19.4
24603 - FLORA PPTO C | 1423 | AUTO | Concreto | Muros Ejes 7 – 9 / A – L Piso 9 Torre 1 | 2026-09-11 | 2026-10-09 | 2026-10-13 | 28 | 48.3 | 68.8 | 142.4 | MURO | 48 | MURO-48-28 | 2026-10-22 | NUEVO | 2026-10-22 | 48 | 20.5
24603 - FLORA PPTO C | 1423 | Autocompactado | Concreto | Muros ejes 7-9 / A-L, piso 9, torre 1 | 2026-09-11 | 2026-09-25 | 2026-09-28 | 14 | 48 | 59.4 | 123.8 | MURO | 48 | MURO-48-14 | 2026-10-22 | NUEVO | 2026-10-22 | 37.12 | 11.4
24603 - FLORA PPTO C | 1423 | Autocompactado | Concreto | Muros ejes 7-9 / A-L, piso 9, torre 1 | 2026-09-11 | 2026-09-18 | 2026-09-22 | 7 | 48 | 45.6 | 95 | MURO | 48 | MURO-48-7 | 2026-10-22 | NUEVO | 2026-10-22 | 31.68 | -2.4
24603 - FLORA PPTO C | 1424 | AUTO | Concreto | Muros Ejes 1 – 4 / A – L y 4 – 5 / A – F Piso 18 Torre 2 | 2026-09-11 | 2026-10-09 | 2026-10-13 | 28 | 41.4 | 53.1 | 128.3 | MURO | 48 | MURO-48-28 | 2026-10-22 | NUEVO | 2026-10-22 | 48 | 11.7
24603 - FLORA PPTO C | 1424 | AUTO | Concreto | Muros Ejes 1 – 4 / A – L y 4 – 5 / A – F Piso 18 Torre 2 | 2026-09-11 | 2026-10-09 | 2026-10-13 | 28 | 41.4 | 51.7 | 124.9 | MURO | 48 | MURO-48-28 | 2026-10-22 | NUEVO | 2026-10-22 | 48 | 10.3
24603 - FLORA PPTO C | 1424 | AUTO | Concreto | Muros Ejes 1 – 4 / A – L y 4 – 5 / A – F Piso 18 Torre 2 | 2026-09-11 | 2026-10-09 | 2026-10-13 | 28 | 41.4 | 51.5 | 124.4 | MURO | 48 | MURO-48-28 | 2026-10-22 | NUEVO | 2026-10-22 | 48 | 10.1
24603 - FLORA PPTO C | 1424 | Autocompactado | Concreto | Muros ejes 1-4 / A-L y 4-5 / A-F, piso 18, torre 2 | 2026-09-11 | 2026-09-25 | 2026-09-28 | 14 | 42 | 46.4 | 110.5 | MURO | 48 | MURO-48-14 | 2026-10-22 | NUEVO | 2026-10-22 | 37.12 | 4.4
24603 - FLORA PPTO C | 1424 | Autocompactado | Concreto | Muros ejes 1-4 / A-L y 4-5 / A-F, piso 18, torre 2 | 2026-09-11 | 2026-09-18 | 2026-09-22 | 7 | 42 | 33.3 | 79.3 | MURO | 48 | MURO-48-7 | 2026-10-22 | NUEVO | 2026-10-22 | 31.68 | -8.7
24603 - FLORA PPTO C | 1425 | Pltico | Concreto | Estampado plataforma 1 | 2026-09-12 | 2026-10-10 | 2026-10-13 | 28 | 20.7 | 23.9 | 115.5 | AUTOCOMPAC | 21 | AUTOCOMPAC-21-28 | 2026-10-22 | NUEVO | 2026-10-22 |  | 3.2
24603 - FLORA PPTO C | 1425 | Pltico | Concreto | Estampado plataforma 1 | 2026-09-12 | 2026-10-10 | 2026-10-13 | 28 | 20.7 | 24 | 115.9 | AUTOCOMPAC | 21 | AUTOCOMPAC-21-28 | 2026-10-22 | NUEVO | 2026-10-22 |  | 3.3
24603 - FLORA PPTO C | 1425 | Pltico | Concreto | Estampado plataforma 1 | 2026-09-12 | 2026-10-10 | 2026-10-13 | 28 | 20.7 | 24.3 | 117.4 | AUTOCOMPAC | 21 | AUTOCOMPAC-21-28 | 2026-10-22 | NUEVO | 2026-10-22 |  | 3.6
24603 - FLORA PPTO C | 1425 | Plástico | Concreto | Estampado plataforma 1 | 2026-09-12 | 2026-09-26 | 2026-09-28 | 14 | 21 | 21.7 | 103.3 | AUTOCOMPAC | 21 | AUTOCOMPAC-21-14 | 2026-10-22 | NUEVO | 2026-10-22 |  | 0.7
24603 - FLORA PPTO C | 1425 | Plástico | Concreto | Estampado plataforma 1 | 2026-09-12 | 2026-09-19 | 2026-09-28 | 7 | 21 | 17.2 | 81.9 | AUTOCOMPAC | 21 | AUTOCOMPAC-21-7 | 2026-10-22 | NUEVO | 2026-10-22 |  | -3.8
24603 - FLORA PPTO C | 1426 | Indus | Concreto | Escalera 2, piso 3 al 4 torre 1 | 2026-09-12 | 2026-10-10 | 2026-10-13 | 28 | 41.4 | 43.5 | 105.1 | AUTOCOMPAC | 48 | AUTOCOMPAC-48-28 | 2026-10-22 | NUEVO | 2026-10-22 | 48 | 2.1
24603 - FLORA PPTO C | 1426 | Indus | Concreto | Escalera 2, piso 3 al 4 torre 1 | 2026-09-12 | 2026-10-10 | 2026-10-13 | 28 | 41.4 | 44.6 | 107.7 | AUTOCOMPAC | 48 | AUTOCOMPAC-48-28 | 2026-10-22 | NUEVO | 2026-10-22 | 48 | 3.2
24603 - FLORA PPTO C | 1426 | Indus | Concreto | Escalera 2, piso 3 al 4 torre 1 | 2026-09-12 | 2026-10-10 | 2026-10-13 | 28 | 41.4 | 45 | 108.7 | AUTOCOMPAC | 48 | AUTOCOMPAC-48-28 | 2026-10-22 | NUEVO | 2026-10-22 | 48 | 3.6
24603 - FLORA PPTO C | 1426 | Industrializado | Concreto | Escalera 2, piso 3 al 4, torre 1 | 2026-09-12 | 2026-09-26 | 2026-09-28 | 14 | 42 | 35.3 | 84 | AUTOCOMPAC | 48 | AUTOCOMPAC-48-14 | 2026-10-22 | NUEVO | 2026-10-22 | 37.12 | -6.7
24603 - FLORA PPTO C | 1426 | Industrializado | Concreto | Escalera 2, piso 3 al 4, torre 1 | 2026-09-12 | 2026-09-19 | 2026-09-28 | 7 | 42 | 31.9 | 76 | AUTOCOMPAC | 48 | AUTOCOMPAC-48-7 | 2026-10-22 | NUEVO | 2026-10-22 | 31.68 | -10.1
24603 - FLORA PPTO C | 1427 | Indus | Concreto | Placa ejes 1 - 6 / A - G, piso 10 torre 1 | 2026-09-12 | 2026-10-10 | 2026-10-13 | 28 | 41.4 | 55.8 | 134.8 | PLACA | 48 | PLACA-48-28 | 2026-10-22 | NUEVO | 2026-10-22 | 48 | 14.4
24603 - FLORA PPTO C | 1427 | Indus | Concreto | Placa ejes 1 - 6 / A - G, piso 10 torre 1 | 2026-09-12 | 2026-10-10 | 2026-10-13 | 28 | 41.4 | 56.6 | 136.7 | PLACA | 48 | PLACA-48-28 | 2026-10-22 | NUEVO | 2026-10-22 | 48 | 15.2
24603 - FLORA PPTO C | 1427 | Indus | Concreto | Placa ejes 1 - 6 / A - G, piso 10 torre 1 | 2026-09-12 | 2026-10-10 | 2026-10-13 | 28 | 41.4 | 57.5 | 138.9 | PLACA | 48 | PLACA-48-28 | 2026-10-22 | NUEVO | 2026-10-22 | 48 | 16.1
24603 - FLORA PPTO C | 1427 | Industrializado | Concreto | Placa ejes 1-6 / A-G, piso 10, torre 1 | 2026-09-12 | 2026-09-26 | 2026-09-28 | 14 | 42 | 44.5 | 106 | PLACA | 48 | PLACA-48-14 | 2026-10-22 | NUEVO | 2026-10-22 | 37.12 | 2.5
24603 - FLORA PPTO C | 1427 | Industrializado | Concreto | Placa ejes 1-6 / A-G, piso 10, torre 1 | 2026-09-12 | 2026-09-19 | 2026-09-28 | 7 | 42 | 39.2 | 93.3 | PLACA | 48 | PLACA-48-7 | 2026-10-22 | NUEVO | 2026-10-22 | 31.68 | -2.8
24603 - FLORA PPTO C | 1428 | Indus | Concreto | Placa ejes 4 - 7 / A - L, piso 19 torre 2 | 2026-09-12 | 2026-10-10 | 2026-10-13 | 28 | 34.5 | 47.5 | 137.7 | PLACA | 41 | PLACA-41-28 | 2026-10-22 | NUEVO | 2026-10-22 | 41 | 13
24603 - FLORA PPTO C | 1428 | Indus | Concreto | Placa ejes 4 - 7 / A - L, piso 19 torre 2 | 2026-09-12 | 2026-10-10 | 2026-10-13 | 28 | 34.5 | 48.2 | 139.7 | PLACA | 41 | PLACA-41-28 | 2026-10-22 | NUEVO | 2026-10-22 | 41 | 13.7
24603 - FLORA PPTO C | 1428 | Indus | Concreto | Placa ejes 4 - 7 / A - L, piso 19 torre 2 | 2026-09-12 | 2026-10-10 | 2026-10-13 | 28 | 34.5 | 49 | 142 | PLACA | 41 | PLACA-41-28 | 2026-10-22 | NUEVO | 2026-10-22 | 41 | 14.5
24603 - FLORA PPTO C | 1428 | Industrializado | Concreto | Placa ejes 4-7 / A-L, piso 18, torre 2 | 2026-09-12 | 2026-09-26 | 2026-09-28 | 14 | 35 | 44.4 | 126.9 | PLACA | 41 | PLACA-41-14 | 2026-10-22 | NUEVO | 2026-10-22 | 31.71 | 9.4
24603 - FLORA PPTO C | 1428 | Industrializado | Concreto | Placa ejes 4-7 / A-L, piso 18, torre 2 | 2026-09-12 | 2026-09-19 | 2026-09-28 | 7 | 35 | 34.8 | 99.4 | PLACA | 41 | PLACA-41-7 | 2026-10-22 | NUEVO | 2026-10-22 | 27.06 | -0.2
24603 - FLORA PPTO C | 1429 | Auto | Concreto | Muros ejes 9 - 15 / A - F, piso 9 torre 1 | 2026-09-12 | 2026-10-10 | 2026-10-13 | 28 | 48.3 | 70.9 | 146.8 | MURO | 48 | MURO-48-28 | 2026-10-22 | NUEVO | 2026-10-22 | 48 | 22.6
24603 - FLORA PPTO C | 1429 | Auto | Concreto | Muros ejes 9 - 15 / A - F, piso 9 torre 1 | 2026-09-12 | 2026-10-10 | 2026-10-13 | 28 | 48.3 | 72.1 | 149.3 | MURO | 48 | MURO-48-28 | 2026-10-22 | NUEVO | 2026-10-22 | 48 | 23.8
24603 - FLORA PPTO C | 1429 | Auto | Concreto | Muros ejes 9 - 15 / A - F, piso 9 torre 1 | 2026-09-12 | 2026-10-10 | 2026-10-13 | 28 | 48.3 | 73.3 | 151.8 | MURO | 48 | MURO-48-28 | 2026-10-22 | NUEVO | 2026-10-22 | 48 | 25
24603 - FLORA PPTO C | 1429 | Autocompactado | Concreto | Muros ejes 9-15 / A-F, piso 9, torre 1 | 2026-09-12 | 2026-09-26 | 2026-09-28 | 14 | 48 | 55.2 | 115 | MURO | 48 | MURO-48-14 | 2026-10-22 | NUEVO | 2026-10-22 | 37.12 | 7.2
24603 - FLORA PPTO C | 1429 | Autocompactado | Concreto | Muros ejes 9-15 / A-F, piso 9, torre 1 | 2026-09-12 | 2026-09-19 | 2026-09-28 | 7 | 48 | 44.7 | 93.1 | MURO | 48 | MURO-48-7 | 2026-10-22 | NUEVO | 2026-10-22 | 31.68 | -3.3
24603 - FLORA PPTO C | 1430 | Auto | Concreto | Muros ejes 12 - 15 / A - L y 11 - 12 / G - L, piso 19 torre 2 | 2026-09-12 | 2026-10-10 | 2026-10-13 | 28 | 34.5 | 40.4 | 117.1 | MURO | 41 | MURO-41-28 | 2026-10-22 | NUEVO | 2026-10-22 | 41 | 5.9
24603 - FLORA PPTO C | 1430 | Auto | Concreto | Muros ejes 12 - 15 / A - L y 11 - 12 / G - L, piso 19 torre 2 | 2026-09-12 | 2026-10-10 | 2026-10-13 | 28 | 34.5 | 40.8 | 118.3 | MURO | 41 | MURO-41-28 | 2026-10-22 | NUEVO | 2026-10-22 | 41 | 6.3
24603 - FLORA PPTO C | 1430 | Auto | Concreto | Muros ejes 12 - 15 / A - L y 11 - 12 / G - L, piso 19 torre 2 | 2026-09-12 | 2026-10-10 | 2026-10-13 | 28 | 34.5 | 41.4 | 120 | MURO | 41 | MURO-41-28 | 2026-10-22 | NUEVO | 2026-10-22 | 41 | 6.9
24603 - FLORA PPTO C | 1430 | Autocompactado | Concreto | Muros ejes 12-15 / G-L, piso 19, torre 2 | 2026-09-12 | 2026-09-26 | 2026-09-28 | 14 | 35 | 37.1 | 106 | MURO | 41 | MURO-41-14 | 2026-10-22 | NUEVO | 2026-10-22 | 31.71 | 2.1
24603 - FLORA PPTO C | 1430 | Autocompactado | Concreto | Muros ejes 12-15 / G-L, piso 19, torre 2 | 2026-09-12 | 2026-09-19 | 2026-09-28 | 7 | 35 | 29.4 | 84 | MURO | 41 | MURO-41-7 | 2026-10-22 | NUEVO | 2026-10-22 | 27.06 | -5.6
24603 - FLORA PPTO C | 1431 | INDUS | Concreto | Escalera 2 Piso 15 al 16 Torre 2 | 2026-09-14 | 2026-10-12 | 2026-10-13 | 28 | 34.5 | 46.7 | 135.4 | AUTOCOMPAC | 41 | AUTOCOMPAC-41-28 | 2026-10-22 | NUEVO | 2026-10-22 | 41 | 12.2
24603 - FLORA PPTO C | 1431 | INDUS | Concreto | Escalera 2 Piso 15 al 16 Torre 2 | 2026-09-14 | 2026-10-12 | 2026-10-13 | 28 | 34.5 | 45.2 | 131 | AUTOCOMPAC | 41 | AUTOCOMPAC-41-28 | 2026-10-22 | NUEVO | 2026-10-22 | 41 | 10.7
24603 - FLORA PPTO C | 1431 | INDUS | Concreto | Escalera 2 Piso 15 al 16 Torre 2 | 2026-09-14 | 2026-10-12 | 2026-10-13 | 28 | 34.5 | 45 | 130.4 | AUTOCOMPAC | 41 | AUTOCOMPAC-41-28 | 2026-10-22 | NUEVO | 2026-10-22 | 41 | 10.5
24603 - FLORA PPTO C | 1431 | Industrializado | Concreto | Escalera 2, piso 15 al 16, torre 2 | 2026-09-14 | 2026-09-28 | 2026-10-01 | 14 | 35 | 36.8 | 105.1 | AUTOCOMPAC | 41 | AUTOCOMPAC-41-14 | 2026-10-22 | NUEVO | 2026-10-22 | 31.71 | 1.8
24603 - FLORA PPTO C | 1431 | Industrializado | Concreto | Escalera 2, piso 15 al 16, torre 2 | 2026-09-14 | 2026-09-21 | 2026-09-28 | 7 | 35 | 30.2 | 86.3 | AUTOCOMPAC | 41 | AUTOCOMPAC-41-7 | 2026-10-22 | NUEVO | 2026-10-22 | 27.06 | -4.8
24603 - FLORA PPTO C | 1432 | INDUS | Concreto | Placa Ejes 6 – 8 / A – L Piso 10 Torre 1 | 2026-09-14 | 2026-10-12 | 2026-10-13 | 28 | 41.4 | 54.4 | 131.4 | PLACA | 48 | PLACA-48-28 | 2026-10-22 | NUEVO | 2026-10-22 | 48 | 13
24603 - FLORA PPTO C | 1432 | INDUS | Concreto | Placa Ejes 6 – 8 / A – L Piso 10 Torre 1 | 2026-09-14 | 2026-10-12 | 2026-10-13 | 28 | 41.4 | 52.9 | 127.8 | PLACA | 48 | PLACA-48-28 | 2026-10-22 | NUEVO | 2026-10-22 | 48 | 11.5
24603 - FLORA PPTO C | 1432 | INDUS | Concreto | Placa Ejes 6 – 8 / A – L Piso 10 Torre 1 | 2026-09-14 | 2026-10-12 | 2026-10-13 | 28 | 41.4 | 53.8 | 130 | PLACA | 48 | PLACA-48-28 | 2026-10-22 | NUEVO | 2026-10-22 | 48 | 12.4
24603 - FLORA PPTO C | 1432 | Industrializado | Concreto | Placa ejes 6-8 / A-L, piso 10, torre 1 | 2026-09-14 | 2026-09-28 | 2026-10-01 | 14 | 42 | 42 | 100 | PLACA | 48 | PLACA-48-14 | 2026-10-22 | NUEVO | 2026-10-22 | 37.12 | 0
24603 - FLORA PPTO C | 1432 | Industrializado | Concreto | Placa ejes 6-8 / A-L, piso 10, torre 1 | 2026-09-14 | 2026-09-21 | 2026-09-28 | 7 | 42 | 29.4 | 70 | PLACA | 48 | PLACA-48-7 | 2026-10-22 | NUEVO | 2026-10-22 | 31.68 | -12.6
24603 - FLORA PPTO C | 1433 | INDUS | Concreto | Placa Ejes 1 – 4 / A – L Piso 19 | 2026-09-14 | 2026-10-12 | 2026-10-13 | 28 | 34.5 | 45.8 | 132.8 | PLACA | 41 | PLACA-41-28 | 2026-10-22 | NUEVO | 2026-10-22 | 41 | 11.3
24603 - FLORA PPTO C | 1433 | INDUS | Concreto | Placa Ejes 1 – 4 / A – L Piso 19 | 2026-09-14 | 2026-10-12 | 2026-10-13 | 28 | 34.5 | 45.3 | 131.3 | PLACA | 41 | PLACA-41-28 | 2026-10-22 | NUEVO | 2026-10-22 | 41 | 10.8
24603 - FLORA PPTO C | 1433 | INDUS | Concreto | Placa Ejes 1 – 4 / A – L Piso 19 | 2026-09-14 | 2026-10-12 | 2026-10-13 | 28 | 34.5 | 45.8 | 132.8 | PLACA | 41 | PLACA-41-28 | 2026-10-22 | NUEVO | 2026-10-22 | 41 | 11.3
24603 - FLORA PPTO C | 1433 | Industrializado | Concreto | Placa ejes 1-4 / A-L, piso 19, torre 2 | 2026-09-14 | 2026-09-28 | 2026-10-01 | 14 | 35 | 36.8 | 105.1 | PLACA | 41 | PLACA-41-14 | 2026-10-22 | NUEVO | 2026-10-22 | 31.71 | 1.8
24603 - FLORA PPTO C | 1433 | Industrializado | Concreto | Placa ejes 1-4 / A-L, piso 19, torre 2 | 2026-09-14 | 2026-09-21 | 2026-09-28 | 7 | 35 | 31.9 | 91.1 | PLACA | 41 | PLACA-41-7 | 2026-10-22 | NUEVO | 2026-10-22 | 27.06 | -3.1
24603 - FLORA PPTO C | 1434 | AUTO | Concreto | Muros Ejes 9 – 11 / A – L y 11 – 12 / A – F Piso 19 Torre 2 | 2026-09-14 | 2026-10-12 | 2026-10-13 | 28 | 34.5 | 57.3 | 166.1 | MURO | 41 | MURO-41-28 | 2026-10-22 | NUEVO | 2026-10-22 | 41 | 22.8
24603 - FLORA PPTO C | 1434 | AUTO | Concreto | Muros Ejes 9 – 11 / A – L y 11 – 12 / A – F Piso 19 Torre 2 | 2026-09-14 | 2026-10-12 | 2026-10-13 | 28 | 34.5 | 56.5 | 163.8 | MURO | 41 | MURO-41-28 | 2026-10-22 | NUEVO | 2026-10-22 | 41 | 22
24603 - FLORA PPTO C | 1434 | AUTO | Concreto | Muros Ejes 9 – 11 / A – L y 11 – 12 / A – F Piso 19 Torre 2 | 2026-09-14 | 2026-10-12 | 2026-10-13 | 28 | 34.5 | 54.5 | 158 | MURO | 41 | MURO-41-28 | 2026-10-22 | NUEVO | 2026-10-22 | 41 | 20
24603 - FLORA PPTO C | 1434 | Autocompactado | Concreto | Muros ejes 9-11 / A-L y 11-12 / A-F, piso 19, torre 2 | 2026-09-14 | 2026-09-28 | 2026-10-01 | 14 | 35 | 49 | 140 | MURO | 41 | MURO-41-14 | 2026-10-22 | NUEVO | 2026-10-22 | 31.71 | 14
24603 - FLORA PPTO C | 1434 | Autocompactado | Concreto | Muros ejes 9-11 / A-L y 11-12 / A-F, piso 19, torre 2 | 2026-09-14 | 2026-09-21 | 2026-09-28 | 7 | 35 | 35.5 | 101.4 | MURO | 41 | MURO-41-7 | 2026-10-22 | NUEVO | 2026-10-22 | 27.06 | 0.5
24603 - FLORA PPTO C | 1435 | AUTO | Concreto | Muros Ejes 9 – 15 / G – L Piso 8 Torre 1 | 2026-09-14 | 2026-10-12 | 2026-10-13 | 28 | 48.3 | 57.8 | 119.7 | MURO | 48 | MURO-48-28 | 2026-10-22 | NUEVO | 2026-10-22 | 48 | 9.5
24603 - FLORA PPTO C | 1435 | AUTO | Concreto | Muros Ejes 9 – 15 / G – L Piso 8 Torre 1 | 2026-09-14 | 2026-10-12 | 2026-10-13 | 28 | 48.3 | 58.7 | 121.5 | MURO | 48 | MURO-48-28 | 2026-10-22 | NUEVO | 2026-10-22 | 48 | 10.4
24603 - FLORA PPTO C | 1435 | AUTO | Concreto | Muros Ejes 9 – 15 / G – L Piso 8 Torre 1 | 2026-09-14 | 2026-10-12 | 2026-10-13 | 28 | 48.3 | 58.6 | 121.3 | MURO | 48 | MURO-48-28 | 2026-10-22 | NUEVO | 2026-10-22 | 48 | 10.3
24603 - FLORA PPTO C | 1435 | Autocompactado | Concreto | Muros ejes 9-15 / G-L, piso 8, torre 1 | 2026-09-14 | 2026-09-28 | 2026-10-01 | 14 | 48 | 48.8 | 101.7 | MURO | 48 | MURO-48-14 | 2026-10-22 | NUEVO | 2026-10-22 | 37.12 | 0.8
24603 - FLORA PPTO C | 1435 | Autocompactado | Concreto | Muros ejes 9-15 / G-L, piso 8, torre 1 | 2026-09-14 | 2026-09-21 | 2026-09-28 | 7 | 48 | 38.2 | 79.6 | MURO | 48 | MURO-48-7 | 2026-10-22 | NUEVO | 2026-10-22 | 31.68 | -9.8
24603 - FLORA PPTO C | 1436 | INDUS | Concreto | Placa Ejes 8 – 15 / A – F / Piso 10 / Torre 1 | 2026-09-15 | 2026-10-13 | 2026-10-15 | 28 | 41.4 | 53.7 | 129.7 | PLACA | 48 | PLACA-48-28 | 2026-10-22 | NUEVO | 2026-10-22 | 48 | 12.3
24603 - FLORA PPTO C | 1436 | INDUS | Concreto | Placa Ejes 8 – 15 / A – F / Piso 10 / Torre 1 | 2026-09-15 | 2026-10-13 | 2026-10-15 | 28 | 41.4 | 54.5 | 131.6 | PLACA | 48 | PLACA-48-28 | 2026-10-22 | NUEVO | 2026-10-22 | 48 | 13.1
24603 - FLORA PPTO C | 1436 | INDUS | Concreto | Placa Ejes 8 – 15 / A – F / Piso 10 / Torre 1 | 2026-09-15 | 2026-10-13 | 2026-10-15 | 28 | 41.4 | 53.2 | 128.5 | PLACA | 48 | PLACA-48-28 | 2026-10-22 | NUEVO | 2026-10-22 | 48 | 11.8
24603 - FLORA PPTO C | 1436 | Industrializado | Concreto | Placa ejes 8-15 / A-F, piso 10, torre 1 | 2026-09-15 | 2026-09-29 | 2026-10-01 | 14 | 42 | 45.5 | 108.3 | PLACA | 48 | PLACA-48-14 | 2026-10-22 | NUEVO | 2026-10-22 | 37.12 | 3.5
24603 - FLORA PPTO C | 1436 | Industrializado | Concreto | Placa ejes 8-15 / A-F, piso 10, torre 1 | 2026-09-15 | 2026-09-22 | 2026-09-28 | 7 | 42 | 39.2 | 93.3 | PLACA | 48 | PLACA-48-7 | 2026-10-22 | NUEVO | 2026-10-22 | 31.68 | -2.8
24603 - FLORA PPTO C | 1437 | AUTO | Concreto | Muros Ejes 7 – 9 / A – L / Piso 19 / Torre 2 | 2026-09-15 | 2026-10-13 | 2026-10-15 | 28 | 34.5 | 49.1 | 142.3 | MURO | 41 | MURO-41-28 | 2026-10-22 | NUEVO | 2026-10-22 | 41 | 14.6
24603 - FLORA PPTO C | 1437 | AUTO | Concreto | Muros Ejes 7 – 9 / A – L / Piso 19 / Torre 2 | 2026-09-15 | 2026-10-13 | 2026-10-15 | 28 | 34.5 | 48.9 | 141.7 | MURO | 41 | MURO-41-28 | 2026-10-22 | NUEVO | 2026-10-22 | 41 | 14.4
24603 - FLORA PPTO C | 1437 | AUTO | Concreto | Muros Ejes 7 – 9 / A – L / Piso 19 / Torre 2 | 2026-09-15 | 2026-10-13 | 2026-10-15 | 28 | 34.5 | 47.7 | 138.3 | MURO | 41 | MURO-41-28 | 2026-10-22 | NUEVO | 2026-10-22 | 41 | 13.2
24603 - FLORA PPTO C | 1437 | Autocompactado | Concreto | Muros ejes 7-9 / A-L, piso 19, torre 2 | 2026-09-15 | 2026-09-29 | 2026-10-01 | 14 | 35 | 39.5 | 112.9 | MURO | 41 | MURO-41-14 | 2026-10-22 | NUEVO | 2026-10-22 | 31.71 | 4.5
24603 - FLORA PPTO C | 1437 | Autocompactado | Concreto | Muros ejes 7-9 / A-L, piso 19, torre 2 | 2026-09-15 | 2026-09-22 | 2026-09-28 | 7 | 35 | 38 | 108.6 | MURO | 41 | MURO-41-7 | 2026-10-22 | NUEVO | 2026-10-22 | 27.06 | 3
24603 - FLORA PPTO C | 1438 | INDUS | Concreto | Placa Ejes 12 – 15 / A – L / Piso 20 / Torre 2 | 2026-09-15 | 2026-10-13 | 2026-10-15 | 28 | 27.6 | 31.3 | 113.4 | PLACA | 28 | PLACA-28-28 | 2026-10-22 | NUEVO | 2026-10-22 | 28 | 3.7
24603 - FLORA PPTO C | 1438 | INDUS | Concreto | Placa Ejes 12 – 15 / A – L / Piso 20 / Torre 2 | 2026-09-15 | 2026-10-13 | 2026-10-15 | 28 | 27.6 | 30.4 | 110.1 | PLACA | 28 | PLACA-28-28 | 2026-10-22 | NUEVO | 2026-10-22 | 28 | 2.8
24603 - FLORA PPTO C | 1438 | INDUS | Concreto | Placa Ejes 12 – 15 / A – L / Piso 20 / Torre 2 | 2026-09-15 | 2026-10-13 | 2026-10-15 | 28 | 27.6 | 31.3 | 113.4 | PLACA | 28 | PLACA-28-28 | 2026-10-22 | NUEVO | 2026-10-22 | 28 | 3.7
24603 - FLORA PPTO C | 1438 | Industrializado | Concreto | Placa ejes 12-15 / A-L, piso 20, torre 2 | 2026-09-15 | 2026-09-29 | 2026-10-01 | 14 | 28 | 36.7 | 131.1 | PLACA | 28 | PLACA-28-14 | 2026-10-22 | NUEVO | 2026-10-22 | 21.65 | 8.7
24603 - FLORA PPTO C | 1438 | Industrializado | Concreto | Placa ejes 12-15 / A-L, piso 20, torre 2 | 2026-09-15 | 2026-09-22 | 2026-09-28 | 7 | 28 | 28.2 | 100.7 | PLACA | 28 | PLACA-28-7 | 2026-10-22 | NUEVO | 2026-10-22 | 18.48 | 0.2
24603 - FLORA PPTO C | 1439 | AUTO | Concreto | Muros Ejes 1 – 6 / G – L / Piso 10 / Torre 1 | 2026-09-15 | 2026-10-13 | 2026-10-15 | 28 | 41.4 | 54 | 130.4 | MURO | 48 | MURO-48-28 | 2026-10-22 | NUEVO | 2026-10-22 | 48 | 12.6
24603 - FLORA PPTO C | 1439 | AUTO | Concreto | Muros Ejes 1 – 6 / G – L / Piso 10 / Torre 1 | 2026-09-15 | 2026-10-13 | 2026-10-15 | 28 | 41.4 | 56 | 135.3 | MURO | 48 | MURO-48-28 | 2026-10-22 | NUEVO | 2026-10-22 | 48 | 14.6
24603 - FLORA PPTO C | 1439 | AUTO | Concreto | Muros Ejes 1 – 6 / G – L / Piso 10 / Torre 1 | 2026-09-15 | 2026-10-13 | 2026-10-15 | 28 | 41.4 | 54.6 | 131.9 | MURO | 48 | MURO-48-28 | 2026-10-22 | NUEVO | 2026-10-22 | 48 | 13.2
24603 - FLORA PPTO C | 1439 | Autocompactado | Concreto | Muros ejes 1-6 / G-L, piso 10, torre 1 | 2026-09-15 | 2026-09-29 | 2026-10-01 | 14 | 42 | 44.3 | 105.5 | MURO | 48 | MURO-48-14 | 2026-10-22 | NUEVO | 2026-10-22 | 37.12 | 2.3
24603 - FLORA PPTO C | 1439 | Autocompactado | Concreto | Muros ejes 1-6 / G-L, piso 10, torre 1 | 2026-09-15 | 2026-09-22 | 2026-09-28 | 7 | 42 | 42.3 | 100.7 | MURO | 48 | MURO-48-7 | 2026-10-22 | NUEVO | 2026-10-22 | 31.68 | 0.3
24603 - FLORA PPTO C | 1440 | INDUS | Concreto | Escalera 2, piso 15 al 16 / torre 2 | 2026-09-16 | 2026-10-14 | 2026-10-15 | 28 | 34.5 | 49.3 | 142.9 | AUTOCOMPAC | 41 | AUTOCOMPAC-41-28 | 2026-10-22 | NUEVO | 2026-10-22 | 41 | 14.8
24603 - FLORA PPTO C | 1440 | INDUS | Concreto | Escalera 2, piso 15 al 16 / torre 2 | 2026-09-16 | 2026-10-14 | 2026-10-15 | 28 | 34.5 | 50.9 | 147.5 | AUTOCOMPAC | 41 | AUTOCOMPAC-41-28 | 2026-10-22 | NUEVO | 2026-10-22 | 41 | 16.4
24603 - FLORA PPTO C | 1440 | INDUS | Concreto | Escalera 2, piso 15 al 16 / torre 2 | 2026-09-16 | 2026-10-14 | 2026-10-15 | 28 | 34.5 | 50.7 | 147 | AUTOCOMPAC | 41 | AUTOCOMPAC-41-28 | 2026-10-22 | NUEVO | 2026-10-22 | 41 | 16.2
24603 - FLORA PPTO C | 1440 | Industrializado | Concreto | Escalera 2, piso 15 al 16, torre 2 | 2026-09-16 | 2026-09-30 | 2026-10-05 | 14 | 35 | 44.2 | 126.3 | AUTOCOMPAC | 41 | AUTOCOMPAC-41-14 | 2026-10-22 | NUEVO | 2026-10-22 | 31.71 | 9.2
24603 - FLORA PPTO C | 1440 | Industrializado | Concreto | Escalera 2, piso 15 al 16, torre 2 | 2026-09-16 | 2026-09-23 | 2026-09-28 | 7 | 35 | 34 | 97.1 | AUTOCOMPAC | 41 | AUTOCOMPAC-41-7 | 2026-10-22 | NUEVO | 2026-10-22 | 27.06 | -1
24603 - FLORA PPTO C | 1441 | INDUS | Concreto | Escalera 1, piso 6 al 7 / torre 1 | 2026-09-16 | 2026-10-14 | 2026-10-15 | 28 | 41.4 | 57.6 | 139.1 | AUTOCOMPAC | 48 | AUTOCOMPAC-48-28 | 2026-10-22 | NUEVO | 2026-10-22 | 48 | 16.2
24603 - FLORA PPTO C | 1441 | INDUS | Concreto | Escalera 1, piso 6 al 7 / torre 1 | 2026-09-16 | 2026-10-14 | 2026-10-15 | 28 | 41.4 | 59.2 | 143 | AUTOCOMPAC | 48 | AUTOCOMPAC-48-28 | 2026-10-22 | NUEVO | 2026-10-22 | 48 | 17.8
24603 - FLORA PPTO C | 1441 | INDUS | Concreto | Escalera 1, piso 6 al 7 / torre 1 | 2026-09-16 | 2026-10-14 | 2026-10-15 | 28 | 41.4 | 60.1 | 145.2 | AUTOCOMPAC | 48 | AUTOCOMPAC-48-28 | 2026-10-22 | NUEVO | 2026-10-22 | 48 | 18.7
24603 - FLORA PPTO C | 1441 | Industrializado | Concreto | Escalera 1, piso 6 al 7, torre 1 | 2026-09-16 | 2026-09-30 | 2026-10-05 | 14 | 42 | 51.8 | 123.3 | AUTOCOMPAC | 48 | AUTOCOMPAC-48-14 | 2026-10-22 | NUEVO | 2026-10-22 | 37.12 | 9.8
24603 - FLORA PPTO C | 1441 | Industrializado | Concreto | Escalera 1, piso 6 al 7, torre 1 | 2026-09-16 | 2026-09-23 | 2026-09-28 | 7 | 42 | 39.5 | 94 | AUTOCOMPAC | 48 | AUTOCOMPAC-48-7 | 2026-10-22 | NUEVO | 2026-10-22 | 31.68 | -2.5
24603 - FLORA PPTO C | 1442 | INDUS | Concreto | Placa ejes 9 - 12 / A - L piso 20 / torre 2 | 2026-09-16 | 2026-10-14 | 2026-10-15 | 28 | 27.6 | 47.9 | 173.6 | PLACA | 28 | PLACA-28-28 | 2026-10-22 | NUEVO | 2026-10-22 | 28 | 20.3
24603 - FLORA PPTO C | 1442 | INDUS | Concreto | Placa ejes 9 - 12 / A - L piso 20 / torre 2 | 2026-09-16 | 2026-10-14 | 2026-10-15 | 28 | 27.6 | 45.6 | 165.2 | PLACA | 28 | PLACA-28-28 | 2026-10-22 | NUEVO | 2026-10-22 | 28 | 18
24603 - FLORA PPTO C | 1442 | INDUS | Concreto | Placa ejes 9 - 12 / A - L piso 20 / torre 2 | 2026-09-16 | 2026-10-14 | 2026-10-15 | 28 | 27.6 | 46.9 | 169.9 | PLACA | 28 | PLACA-28-28 | 2026-10-22 | NUEVO | 2026-10-22 | 28 | 19.3
24603 - FLORA PPTO C | 1442 | Industrializado | Concreto | Placa ejes 9-12 / A-L, piso 20, torre 2 | 2026-09-16 | 2026-09-30 | 2026-10-05 | 14 | 28 | 41.9 | 149.6 | PLACA | 28 | PLACA-28-14 | 2026-10-22 | NUEVO | 2026-10-22 | 21.65 | 13.9
24603 - FLORA PPTO C | 1442 | Industrializado | Concreto | Placa ejes 9-12 / A-L, piso 20, torre 2 | 2026-09-16 | 2026-09-23 | 2026-09-28 | 7 | 28 | 26.8 | 95.7 | PLACA | 28 | PLACA-28-7 | 2026-10-22 | NUEVO | 2026-10-22 | 18.48 | -1.2
24603 - FLORA PPTO C | 1443 | AUTO | Concreto | Muros ejes 1 - 6 / A - G / piso 10 / torre 1 | 2026-09-16 | 2026-10-14 | 2026-10-15 | 28 | 41.4 | 58.9 | 142.3 | MURO | 48 | MURO-48-28 | 2026-10-22 | NUEVO | 2026-10-22 | 48 | 17.5
24603 - FLORA PPTO C | 1443 | AUTO | Concreto | Muros ejes 1 - 6 / A - G / piso 10 / torre 1 | 2026-09-16 | 2026-10-14 | 2026-10-15 | 28 | 41.4 | 56.3 | 136 | MURO | 48 | MURO-48-28 | 2026-10-22 | NUEVO | 2026-10-22 | 48 | 14.9
24603 - FLORA PPTO C | 1443 | AUTO | Concreto | Muros ejes 1 - 6 / A - G / piso 10 / torre 1 | 2026-09-16 | 2026-10-14 | 2026-10-15 | 28 | 41.4 | 58.3 | 140.8 | MURO | 48 | MURO-48-28 | 2026-10-22 | NUEVO | 2026-10-22 | 48 | 16.9
24603 - FLORA PPTO C | 1443 | Autocompactado | Concreto | Muros ejes 1-6 / A-G, piso 10, torre 1 | 2026-09-16 | 2026-09-30 | 2026-10-05 | 14 | 42 | 51.5 | 122.6 | MURO | 48 | MURO-48-14 | 2026-10-22 | NUEVO | 2026-10-22 | 37.12 | 9.5
24603 - FLORA PPTO C | 1443 | Autocompactado | Concreto | Muros ejes 1-6 / A-G, piso 10, torre 1 | 2026-09-16 | 2026-09-23 | 2026-09-28 | 7 | 42 | 41 | 97.6 | MURO | 48 | MURO-48-7 | 2026-10-22 | NUEVO | 2026-10-22 | 31.68 | -1
24603 - FLORA PPTO C | 1444 | AUTO | Concreto | Muros ejes 4 - 7 / A - L piso 19 / torre 2 | 2026-09-16 | 2026-10-14 | 2026-10-15 | 28 | 34.5 | 47.7 | 138.3 | MURO | 41 | MURO-41-28 | 2026-10-22 | NUEVO | 2026-10-22 | 41 | 13.2
24603 - FLORA PPTO C | 1444 | AUTO | Concreto | Muros ejes 4 - 7 / A - L piso 19 / torre 2 | 2026-09-16 | 2026-10-14 | 2026-10-15 | 28 | 34.5 | 46.5 | 134.8 | MURO | 41 | MURO-41-28 | 2026-10-22 | NUEVO | 2026-10-22 | 41 | 12
24603 - FLORA PPTO C | 1444 | AUTO | Concreto | Muros ejes 4 - 7 / A - L piso 19 / torre 2 | 2026-09-16 | 2026-10-14 | 2026-10-15 | 28 | 34.5 | 48.1 | 139.4 | MURO | 41 | MURO-41-28 | 2026-10-22 | NUEVO | 2026-10-22 | 41 | 13.6
24603 - FLORA PPTO C | 1444 | Autocompactado | Concreto | Muros ejes 4-7 / A-L, piso 19, torre 2 | 2026-09-16 | 2026-09-30 | 2026-10-05 | 14 | 35 | 42 | 120 | MURO | 41 | MURO-41-14 | 2026-10-22 | NUEVO | 2026-10-22 | 31.71 | 7
24603 - FLORA PPTO C | 1444 | Autocompactado | Concreto | Muros ejes 4-7 / A-L, piso 19, torre 2 | 2026-09-16 | 2026-09-23 | 2026-09-28 | 7 | 35 | 37.9 | 108.3 | MURO | 41 | MURO-41-7 | 2026-10-22 | NUEVO | 2026-10-22 | 27.06 | 2.9
24603 - FLORA PPTO C | 1445 | INDUS | Concreto | Placa ejes 8 - 15 / F - L / piso 10 / torre 1 | 2026-09-16 | 2026-10-14 | 2026-10-15 | 28 | 41.4 | 68.9 | 166.4 | PLACA | 48 | PLACA-48-28 | 2026-10-22 | NUEVO | 2026-10-22 | 48 | 27.5
24603 - FLORA PPTO C | 1445 | INDUS | Concreto | Placa ejes 8 - 15 / F - L / piso 10 / torre 1 | 2026-09-16 | 2026-10-14 | 2026-10-15 | 28 | 41.4 | 66.7 | 161.1 | PLACA | 48 | PLACA-48-28 | 2026-10-22 | NUEVO | 2026-10-22 | 48 | 25.3
24603 - FLORA PPTO C | 1445 | INDUS | Concreto | Placa ejes 8 - 15 / F - L / piso 10 / torre 1 | 2026-09-16 | 2026-10-14 | 2026-10-15 | 28 | 41.4 | 68.6 | 165.7 | PLACA | 48 | PLACA-48-28 | 2026-10-22 | NUEVO | 2026-10-22 | 48 | 27.2
24603 - FLORA PPTO C | 1445 | Industrializado | Concreto | Placa ejes 8-15 / F-L, piso 10, torre 1 | 2026-09-16 | 2026-09-30 | 2026-10-05 | 14 | 42 | 57.2 | 136.2 | PLACA | 48 | PLACA-48-14 | 2026-10-22 | NUEVO | 2026-10-22 | 37.12 | 15.2
24603 - FLORA PPTO C | 1445 | Industrializado | Concreto | Placa ejes 8-15 / F-L, piso 10, torre 1 | 2026-09-16 | 2026-09-23 | 2026-09-28 | 7 | 42 | 42.3 | 100.7 | PLACA | 48 | PLACA-48-7 | 2026-10-22 | NUEVO | 2026-10-22 | 31.68 | 0.3
24603 - FLORA PPTO C | 1446 | Indus | Concreto | Placa ejes 1 - 6 / G - L, piso 11, torre 1 | 2026-09-17 | 2026-10-15 | 2026-10-15 | 28 | 34.5 | 47.6 | 138 | PLACA | 41 | PLACA-41-28 | 2026-10-22 | NUEVO | 2026-10-22 | 41 | 13.1
24603 - FLORA PPTO C | 1446 | Indus | Concreto | Placa ejes 1 - 6 / G - L, piso 11, torre 1 | 2026-09-17 | 2026-10-15 | 2026-10-15 | 28 | 34.5 | 48.7 | 141.2 | PLACA | 41 | PLACA-41-28 | 2026-10-22 | NUEVO | 2026-10-22 | 41 | 14.2
24603 - FLORA PPTO C | 1446 | Indus | Concreto | Placa ejes 1 - 6 / G - L, piso 11, torre 1 | 2026-09-17 | 2026-10-15 | 2026-10-15 | 28 | 34.5 | 49.4 | 143.2 | PLACA | 41 | PLACA-41-28 | 2026-10-22 | NUEVO | 2026-10-22 | 41 | 14.9
24603 - FLORA PPTO C | 1446 | Industrializado | Concreto | Placa ejes 1-6 / G-L, piso 11, torre 1 | 2026-09-17 | 2026-10-01 | 2026-10-05 | 14 | 35 | 42.4 | 121.1 | PLACA | 41 | PLACA-41-14 | 2026-10-22 | NUEVO | 2026-10-22 | 31.71 | 7.4
24603 - FLORA PPTO C | 1446 | Industrializado | Concreto | Placa ejes 1-6 / G-L, piso 11, torre 1 | 2026-09-17 | 2026-09-24 | 2026-09-28 | 7 | 35 | 34.8 | 99.4 | PLACA | 41 | PLACA-41-7 | 2026-10-22 | NUEVO | 2026-10-22 | 27.06 | -0.2
24603 - FLORA PPTO C | 1447 | Indus | Concreto | Placa ejes 7 - 9 / piso 20 torre 2 | 2026-09-17 | 2026-10-15 | 2026-10-15 | 28 | 27.6 | 44.2 | 160.1 | PLACA | 28 | PLACA-28-28 | 2026-10-22 | NUEVO | 2026-10-22 | 28 | 16.6
24603 - FLORA PPTO C | 1447 | Indus | Concreto | Placa ejes 7 - 9 / piso 20 torre 2 | 2026-09-17 | 2026-10-15 | 2026-10-15 | 28 | 27.6 | 45 | 163 | PLACA | 28 | PLACA-28-28 | 2026-10-22 | NUEVO | 2026-10-22 | 28 | 17.4
24603 - FLORA PPTO C | 1447 | Indus | Concreto | Placa ejes 7 - 9 / piso 20 torre 2 | 2026-09-17 | 2026-10-15 | 2026-10-15 | 28 | 27.6 | 44.9 | 162.7 | PLACA | 28 | PLACA-28-28 | 2026-10-22 | NUEVO | 2026-10-22 | 28 | 17.3
24603 - FLORA PPTO C | 1447 | Industrializado | Concreto | Placa ejes 7-9, piso 20, torre 2 | 2026-09-17 | 2026-10-01 | 2026-10-05 | 14 | 28 | 36.8 | 131.4 | PLACA | 28 | PLACA-28-14 | 2026-10-22 | NUEVO | 2026-10-22 | 21.65 | 8.8
24603 - FLORA PPTO C | 1447 | Industrializado | Concreto | Placa ejes 7-9, piso 20, torre 2 | 2026-09-17 | 2026-09-24 | 2026-09-28 | 7 | 28 | 34.3 | 122.5 | PLACA | 28 | PLACA-28-7 | 2026-10-22 | NUEVO | 2026-10-22 | 18.48 | 6.3
24603 - FLORA PPTO C | 1448 | Auto | Concreto | Muros ejes 1 - 4 / A - L y 4 - 5 / A - F, piso 19 torre 2 | 2026-09-17 | 2026-10-15 | 2026-10-15 | 28 | 34.5 | 58.1 | 168.4 | MURO | 41 | MURO-41-28 | 2026-10-22 | NUEVO | 2026-10-22 | 41 | 23.6
24603 - FLORA PPTO C | 1448 | Auto | Concreto | Muros ejes 1 - 4 / A - L y 4 - 5 / A - F, piso 19 torre 2 | 2026-09-17 | 2026-10-15 | 2026-10-15 | 28 | 34.5 | 59.5 | 172.5 | MURO | 41 | MURO-41-28 | 2026-10-22 | NUEVO | 2026-10-22 | 41 | 25
24603 - FLORA PPTO C | 1448 | Auto | Concreto | Muros ejes 1 - 4 / A - L y 4 - 5 / A - F, piso 19 torre 2 | 2026-09-17 | 2026-10-15 | 2026-10-15 | 28 | 34.5 | 59.9 | 173.6 | MURO | 41 | MURO-41-28 | 2026-10-22 | NUEVO | 2026-10-22 | 41 | 25.4
24603 - FLORA PPTO C | 1448 | Autocompactado | Concreto | Muros ejes 1-4 / A-L y 4-5 / A-F, piso 19, torre 2 | 2026-09-17 | 2026-10-01 | 2026-10-05 | 14 | 35 | 49 | 140 | MURO | 41 | MURO-41-14 | 2026-10-22 | NUEVO | 2026-10-22 | 31.71 | 14
24603 - FLORA PPTO C | 1448 | Autocompactado | Concreto | Muros ejes 1-4 / A-L y 4-5 / A-F, piso 19, torre 2 | 2026-09-17 | 2026-09-24 | 2026-09-28 | 7 | 35 | 38 | 108.6 | MURO | 41 | MURO-41-7 | 2026-10-22 | NUEVO | 2026-10-22 | 27.06 | 3
24603 - FLORA PPTO C | 1449 | Auto | Concreto | Muros ejes 7 - 9 / A - L, piso 10 torre 1 | 2026-09-17 | 2026-10-15 | 2026-10-15 | 28 | 41.4 | 65.2 | 157.5 | MURO | 48 | MURO-48-28 | 2026-10-22 | NUEVO | 2026-10-22 | 48 | 23.8
24603 - FLORA PPTO C | 1449 | Auto | Concreto | Muros ejes 7 - 9 / A - L, piso 10 torre 1 | 2026-09-17 | 2026-10-15 | 2026-10-15 | 28 | 41.4 | 66.2 | 159.9 | MURO | 48 | MURO-48-28 | 2026-10-22 | NUEVO | 2026-10-22 | 48 | 24.8
24603 - FLORA PPTO C | 1449 | Auto | Concreto | Muros ejes 7 - 9 / A - L, piso 10 torre 1 | 2026-09-17 | 2026-10-15 | 2026-10-15 | 28 | 41.4 | 67.4 | 162.8 | MURO | 48 | MURO-48-28 | 2026-10-22 | NUEVO | 2026-10-22 | 48 | 26
24603 - FLORA PPTO C | 1449 | Autocompactado | Concreto | Muros ejes 7-9 / A-L, piso 10, torre 1 | 2026-09-17 | 2026-10-01 | 2026-10-05 | 14 | 42 | 60.1 | 143.1 | MURO | 48 | MURO-48-14 | 2026-10-22 | NUEVO | 2026-10-22 | 37.12 | 18.1
24603 - FLORA PPTO C | 1449 | Autocompactado | Concreto | Muros ejes 7-9 / A-L, piso 10, torre 1 | 2026-09-17 | 2026-09-24 | 2026-09-28 | 7 | 42 | 47.9 | 114 | MURO | 48 | MURO-48-7 | 2026-10-22 | NUEVO | 2026-10-22 | 31.68 | 5.9
24603 - FLORA PPTO C | 1450 | Indus | Concreto | Escalera 1, piso 11 al 12 / torre 2 | 2026-09-18 | 2026-10-16 | 2026-10-16 | 28 | 34.5 | 56 | 162.3 | AUTOCOMPAC | 41 | AUTOCOMPAC-41-28 | 2026-10-22 | NUEVO | 2026-10-22 | 41 | 21.5
24603 - FLORA PPTO C | 1450 | Indus | Concreto | Escalera 1, piso 11 al 12 / torre 2 | 2026-09-18 | 2026-10-16 | 2026-10-16 | 28 | 34.5 | 56.9 | 164.9 | AUTOCOMPAC | 41 | AUTOCOMPAC-41-28 | 2026-10-22 | NUEVO | 2026-10-22 | 41 | 22.4
24603 - FLORA PPTO C | 1450 | Indus | Concreto | Escalera 1, piso 11 al 12 / torre 2 | 2026-09-18 | 2026-10-16 | 2026-10-16 | 28 | 34.5 | 57.7 | 167.2 | AUTOCOMPAC | 41 | AUTOCOMPAC-41-28 | 2026-10-22 | NUEVO | 2026-10-22 | 41 | 23.2
24603 - FLORA PPTO C | 1450 | Industrializado | Concreto | Escalera 1, piso 11 al 12, torre 2 | 2026-09-18 | 2026-10-02 | 2026-10-05 | 14 | 35 | 45.4 | 129.7 | AUTOCOMPAC | 41 | AUTOCOMPAC-41-14 | 2026-10-22 | NUEVO | 2026-10-22 | 31.71 | 10.4
24603 - FLORA PPTO C | 1450 | Industrializado | Concreto | Escalera 1, piso 11 al 12, torre 2 | 2026-09-18 | 2026-09-25 | 2026-09-28 | 7 | 35 | 38 | 108.6 | AUTOCOMPAC | 41 | AUTOCOMPAC-41-7 | 2026-10-22 | NUEVO | 2026-10-22 | 27.06 | 3
24603 - FLORA PPTO C | 1451 | Indus | Concreto | Placa ejes 1 - 6 / A - G, piso 11/ torre 1 | 2026-09-18 | 2026-10-16 | 2026-10-16 | 28 | 34.5 | 49 | 142 | PLACA | 41 | PLACA-41-28 | 2026-10-22 | NUEVO | 2026-10-22 | 41 | 14.5
24603 - FLORA PPTO C | 1451 | Indus | Concreto | Placa ejes 1 - 6 / A - G, piso 11/ torre 1 | 2026-09-18 | 2026-10-16 | 2026-10-16 | 28 | 34.5 | 51 | 147.8 | PLACA | 41 | PLACA-41-28 | 2026-10-22 | NUEVO | 2026-10-22 | 41 | 16.5
24603 - FLORA PPTO C | 1451 | Indus | Concreto | Placa ejes 1 - 6 / A - G, piso 11/ torre 1 | 2026-09-18 | 2026-10-16 | 2026-10-16 | 28 | 34.5 | 51.8 | 150.1 | PLACA | 41 | PLACA-41-28 | 2026-10-22 | NUEVO | 2026-10-22 | 41 | 17.3
24603 - FLORA PPTO C | 1451 | Industrializado | Concreto | Placa ejes 1-6 / A-G, piso 11, torre 1 | 2026-09-18 | 2026-10-02 | 2026-10-05 | 14 | 35 | 45.4 | 129.7 | PLACA | 41 | PLACA-41-14 | 2026-10-22 | NUEVO | 2026-10-22 | 31.71 | 10.4
24603 - FLORA PPTO C | 1451 | Industrializado | Concreto | Placa ejes 1-6 / A-G, piso 11, torre 1 | 2026-09-18 | 2026-09-25 | 2026-09-28 | 7 | 35 | 38.9 | 111.1 | PLACA | 41 | PLACA-41-7 | 2026-10-22 | NUEVO | 2026-10-22 | 27.06 | 3.9
24603 - FLORA PPTO C | 1452 | Auto | Concreto | Muros ejes 7 - 9 / A - L, piso 10 / torre 1 | 2026-09-18 | 2026-10-16 | 2026-10-16 | 28 | 41.4 | 52.6 | 127.1 | MURO | 48 | MURO-48-28 | 2026-10-22 | NUEVO | 2026-10-22 | 48 | 11.2
24603 - FLORA PPTO C | 1452 | Auto | Concreto | Muros ejes 7 - 9 / A - L, piso 10 / torre 1 | 2026-09-18 | 2026-10-16 | 2026-10-16 | 28 | 41.4 | 53.4 | 129 | MURO | 48 | MURO-48-28 | 2026-10-22 | NUEVO | 2026-10-22 | 48 | 12
24603 - FLORA PPTO C | 1452 | Auto | Concreto | Muros ejes 7 - 9 / A - L, piso 10 / torre 1 | 2026-09-18 | 2026-10-16 | 2026-10-16 | 28 | 41.4 | 54.2 | 130.9 | MURO | 48 | MURO-48-28 | 2026-10-22 | NUEVO | 2026-10-22 | 48 | 12.8
24603 - FLORA PPTO C | 1452 | Autocompactado | Concreto | Muros ejes 7-9 / A-L, piso 10, torre 1 | 2026-09-18 | 2026-10-02 | 2026-10-05 | 14 | 42 | 48 | 114.3 | MURO | 48 | MURO-48-14 | 2026-10-22 | NUEVO | 2026-10-22 | 37.12 | 6
24603 - FLORA PPTO C | 1452 | Autocompactado | Concreto | Muros ejes 7-9 / A-L, piso 10, torre 1 | 2026-09-18 | 2026-09-25 | 2026-09-28 | 7 | 42 | 45.5 | 108.3 | MURO | 48 | MURO-48-7 | 2026-10-22 | NUEVO | 2026-10-22 | 31.68 | 3.5
24603 - FLORA PPTO C | 1453 | Indus | Concreto | Placa ejes 4 - 7 / A - L piso 20 / torre 2 | 2026-09-18 | 2026-10-16 | 2026-10-16 | 28 | 27.6 | 42.2 | 152.9 | PLACA | 28 | PLACA-28-28 | 2026-10-22 | NUEVO | 2026-10-22 | 28 | 14.6
24603 - FLORA PPTO C | 1453 | Indus | Concreto | Placa ejes 4 - 7 / A - L piso 20 / torre 2 | 2026-09-18 | 2026-10-16 | 2026-10-16 | 28 | 27.6 | 42.8 | 155.1 | PLACA | 28 | PLACA-28-28 | 2026-10-22 | NUEVO | 2026-10-22 | 28 | 15.2
24603 - FLORA PPTO C | 1453 | Indus | Concreto | Placa ejes 4 - 7 / A - L piso 20 / torre 2 | 2026-09-18 | 2026-10-16 | 2026-10-16 | 28 | 27.6 | 43.5 | 157.6 | PLACA | 28 | PLACA-28-28 | 2026-10-22 | NUEVO | 2026-10-22 | 28 | 15.9
24603 - FLORA PPTO C | 1453 | Industrializado | Concreto | Placa ejes 4-7 / A-L, piso 20, torre 2 | 2026-09-18 | 2026-10-02 | 2026-10-05 | 14 | 28 | 36.8 | 131.4 | PLACA | 28 | PLACA-28-14 | 2026-10-22 | NUEVO | 2026-10-22 | 21.65 | 8.8
24603 - FLORA PPTO C | 1453 | Industrializado | Concreto | Placa ejes 4-7 / A-L, piso 20, torre 2 | 2026-09-18 | 2026-09-25 | 2026-09-28 | 7 | 28 | 33.9 | 121.1 | PLACA | 28 | PLACA-28-7 | 2026-10-22 | NUEVO | 2026-10-22 | 18.48 | 5.9
24603 - FLORA PPTO C | 1454 | AUTO | Concreto | Muros ejes 12 - 15 / A - L y 11 - 12 / G - L , piso 20 / torre 1 | 2026-09-19 | 2026-10-17 | 2026-10-19 | 28 | 34.5 | 52.9 | 153.3 | MURO | 41 | MURO-41-28 | 2026-10-22 | NUEVO | 2026-10-22 | 41 | 18.4
24603 - FLORA PPTO C | 1454 | AUTO | Concreto | Muros ejes 12 - 15 / A - L y 11 - 12 / G - L , piso 20 / torre 1 | 2026-09-19 | 2026-10-17 | 2026-10-19 | 28 | 34.5 | 50.5 | 146.4 | MURO | 41 | MURO-41-28 | 2026-10-22 | NUEVO | 2026-10-22 | 41 | 16
24603 - FLORA PPTO C | 1454 | AUTO | Concreto | Muros ejes 12 - 15 / A - L y 11 - 12 / G - L , piso 20 / torre 1 | 2026-09-19 | 2026-10-17 | 2026-10-19 | 28 | 34.5 | 52.3 | 151.6 | MURO | 41 | MURO-41-28 | 2026-10-22 | NUEVO | 2026-10-22 | 41 | 17.8
24603 - FLORA PPTO C | 1454 | Autocompactado | Concreto | Muros ejes 12-15 / A-L y 11-12 / G-L, piso 20, torre 2 | 2026-09-19 | 2026-10-03 | 2026-10-05 | 14 | 35 | 45.4 | 129.7 | MURO | 41 | MURO-41-14 | 2026-10-22 | NUEVO | 2026-10-22 | 31.71 | 10.4
24603 - FLORA PPTO C | 1454 | Autocompactado | Concreto | Muros ejes 12-15 / A-L y 11-12 / G-L, piso 20, torre 2 | 2026-09-19 | 2026-09-26 | 2026-09-28 | 7 | 35 | 37.7 | 107.7 | MURO | 41 | MURO-41-7 | 2026-10-22 | NUEVO | 2026-10-22 | 27.06 | 2.7
24603 - FLORA PPTO C | 1455 | INDUS | Concreto | Placa ejes 6 - 8 / A - L , piso 11 / torre 1 | 2026-09-19 | 2026-10-17 | 2026-10-19 | 28 | 34.5 | 57.6 | 167 | PLACA | 41 | PLACA-41-28 | 2026-10-22 | NUEVO | 2026-10-22 | 41 | 23.1
24603 - FLORA PPTO C | 1455 | INDUS | Concreto | Placa ejes 6 - 8 / A - L , piso 11 / torre 1 | 2026-09-19 | 2026-10-17 | 2026-10-19 | 28 | 34.5 | 55.1 | 159.7 | PLACA | 41 | PLACA-41-28 | 2026-10-22 | NUEVO | 2026-10-22 | 41 | 20.6
24603 - FLORA PPTO C | 1455 | INDUS | Concreto | Placa ejes 6 - 8 / A - L , piso 11 / torre 1 | 2026-09-19 | 2026-10-17 | 2026-10-19 | 28 | 34.5 | 57.1 | 165.5 | PLACA | 41 | PLACA-41-28 | 2026-10-22 | NUEVO | 2026-10-22 | 41 | 22.6
24603 - FLORA PPTO C | 1455 | Industrializado | Concreto | Placa ejes 6-8 / A-L, piso 11, torre 1 | 2026-09-19 | 2026-10-03 | 2026-10-05 | 14 | 35 | 50.5 | 144.3 | PLACA | 41 | PLACA-41-14 | 2026-10-22 | NUEVO | 2026-10-22 | 31.71 | 15.5
24603 - FLORA PPTO C | 1455 | Industrializado | Concreto | Placa ejes 6-8 / A-L, piso 11, torre 1 | 2026-09-19 | 2026-09-26 | 2026-09-28 | 7 | 35 | 37.4 | 106.9 | PLACA | 41 | PLACA-41-7 | 2026-10-22 | NUEVO | 2026-10-22 | 27.06 | 2.4
24603 - FLORA PPTO C | 1456 | AUTO | Concreto | Placa ejes 9 - 15 / G - L , piso 10 / torre 1 | 2026-09-19 | 2026-10-17 | 2026-10-19 | 28 | 41.4 | 59.9 | 144.7 | PLACA | 48 | PLACA-48-28 | 2026-10-22 | NUEVO | 2026-10-22 | 48 | 18.5
24603 - FLORA PPTO C | 1456 | AUTO | Concreto | Placa ejes 9 - 15 / G - L , piso 10 / torre 1 | 2026-09-19 | 2026-10-17 | 2026-10-19 | 28 | 41.4 | 57.3 | 138.4 | PLACA | 48 | PLACA-48-28 | 2026-10-22 | NUEVO | 2026-10-22 | 48 | 15.9
24603 - FLORA PPTO C | 1456 | AUTO | Concreto | Placa ejes 9 - 15 / G - L , piso 10 / torre 1 | 2026-09-19 | 2026-10-17 | 2026-10-19 | 28 | 41.4 | 59.4 | 143.5 | PLACA | 48 | PLACA-48-28 | 2026-10-22 | NUEVO | 2026-10-22 | 48 | 18
24603 - FLORA PPTO C | 1456 | Autocompactado | Concreto | Muros ejes 9-15 / G-L, piso 10, torre 1 | 2026-09-19 | 2026-10-03 | 2026-10-05 | 14 | 42 | 47.8 | 113.8 | MURO | 48 | MURO-48-14 | 2026-10-22 | NUEVO | 2026-10-22 | 37.12 | 5.8
24603 - FLORA PPTO C | 1456 | Autocompactado | Concreto | Muros ejes 9-15 / G-L, piso 10, torre 1 | 2026-09-19 | 2026-09-26 | 2026-09-28 | 7 | 42 | 43.2 | 102.9 | MURO | 48 | MURO-48-7 | 2026-10-22 | NUEVO | 2026-10-22 | 31.68 | 1.2
24603 - FLORA PPTO C | 1457 | Indus | Concreto | Placa ejes 1 - 4 / A - L piso 20 / torre 2 | 2026-09-21 | 2026-10-19 | 2026-10-20 | 28 | 27.6 | 48.8 | 176.8 | PLACA | 28 | PLACA-28-28 | 2026-10-22 | NUEVO | 2026-10-22 | 28 | 21.2
24603 - FLORA PPTO C | 1457 | Indus | Concreto | Placa ejes 1 - 4 / A - L piso 20 / torre 2 | 2026-09-21 | 2026-10-19 | 2026-10-20 | 28 | 27.6 | 49 | 177.5 | PLACA | 28 | PLACA-28-28 | 2026-10-22 | NUEVO | 2026-10-22 | 28 | 21.4
24603 - FLORA PPTO C | 1457 | Indus | Concreto | Placa ejes 1 - 4 / A - L piso 20 / torre 2 | 2026-09-21 | 2026-10-19 | 2026-10-20 | 28 | 27.6 | 49.2 | 178.3 | PLACA | 28 | PLACA-28-28 | 2026-10-22 | NUEVO | 2026-10-22 | 28 | 21.6
24603 - FLORA PPTO C | 1457 | Industrializado | Concreto | Placa ejes 1-4 / A-L, piso 20, torre 2 | 2026-09-21 | 2026-10-05 | 2026-10-08 | 14 | 28 | 39.2 | 140 | PLACA | 28 | PLACA-28-14 | 2026-10-22 | NUEVO | 2026-10-22 | 21.65 | 11.2
24603 - FLORA PPTO C | 1457 | Industrializado | Concreto | Placa ejes 1-4 / A-L, piso 20, torre 2 | 2026-09-21 | 2026-10-28 | 2026-10-01 | 7 | 28 | 29.4 | 105 | PLACA | 28 | PLACA-28-7 | 2026-10-22 | NUEVO | 2026-10-22 | 18.48 | 1.4
24603 - FLORA PPTO C | 1458 | Indus | Concreto | Placa ejes 8 - 15 / A - F piso 11 / torre 1 | 2026-09-21 | 2026-10-19 | 2026-10-20 | 28 | 34.5 | 53.7 | 155.7 | PLACA | 41 | PLACA-41-28 | 2026-10-22 | NUEVO | 2026-10-22 | 41 | 19.2
24603 - FLORA PPTO C | 1458 | Indus | Concreto | Placa ejes 8 - 15 / A - F piso 11 / torre 1 | 2026-09-21 | 2026-10-19 | 2026-10-20 | 28 | 34.5 | 54.4 | 157.7 | PLACA | 41 | PLACA-41-28 | 2026-10-22 | NUEVO | 2026-10-22 | 41 | 19.9
24603 - FLORA PPTO C | 1458 | Indus | Concreto | Placa ejes 8 - 15 / A - F piso 11 / torre 1 | 2026-09-21 | 2026-10-19 | 2026-10-20 | 28 | 34.5 | 54.9 | 159.1 | PLACA | 41 | PLACA-41-28 | 2026-10-22 | NUEVO | 2026-10-22 | 41 | 20.4
24603 - FLORA PPTO C | 1458 | Industrializado | Concreto | Placa ejes 8-15 / A-F, piso 11, torre 1 | 2026-09-21 | 2026-10-05 | 2026-10-08 | 14 | 35 | 46.6 | 133.1 | PLACA | 41 | PLACA-41-14 | 2026-10-22 | NUEVO | 2026-10-22 | 31.71 | 11.6
24603 - FLORA PPTO C | 1458 | Industrializado | Concreto | Placa ejes 8-15 / A-F, piso 11, torre 1 | 2026-09-21 | 2026-10-28 | 2026-10-01 | 7 | 35 | 41.7 | 119.1 | PLACA | 41 | PLACA-41-7 | 2026-10-22 | NUEVO | 2026-10-22 | 27.06 | 6.7
24603 - FLORA PPTO C | 1459 | Auto | Concreto | Muros ejes 1 - 6 / G - L | 2026-09-21 | 2026-10-19 | 2026-10-20 | 28 | 41.4 | 52.9 | 127.8 | MURO | 48 | MURO-48-28 | 2026-10-22 | NUEVO | 2026-10-22 | 48 | 11.5
24603 - FLORA PPTO C | 1459 | Auto | Concreto | Muros ejes 1 - 6 / G - L | 2026-09-21 | 2026-10-19 | 2026-10-20 | 28 | 41.4 | 53.5 | 129.2 | MURO | 48 | MURO-48-28 | 2026-10-22 | NUEVO | 2026-10-22 | 48 | 12.1
24603 - FLORA PPTO C | 1459 | Auto | Concreto | Muros ejes 1 - 6 / G - L | 2026-09-21 | 2026-10-19 | 2026-10-20 | 28 | 41.4 | 53.9 | 130.2 | MURO | 48 | MURO-48-28 | 2026-10-22 | NUEVO | 2026-10-22 | 48 | 12.5
24603 - FLORA PPTO C | 1459 | Autocompactado | Concreto | Muros ejes 1-6 / G-L, piso 11, torre 1 | 2026-09-21 | 2026-10-05 | 2026-10-08 | 14 | 42 | 47.2 | 112.4 | MURO | 48 | MURO-48-14 | 2026-10-22 | NUEVO | 2026-10-22 | 37.12 | 5.2
24603 - FLORA PPTO C | 1459 | Autocompactado | Concreto | Muros ejes 1-6 / G-L, piso 11, torre 1 | 2026-09-21 | 2026-10-28 | 2026-10-01 | 7 | 42 | 43 | 102.4 | MURO | 48 | MURO-48-7 | 2026-10-22 | NUEVO | 2026-10-22 | 31.68 | 1
24603 - FLORA PPTO C | 1460 | Auto | Concreto | Muros ejes 9 - 11 / A - L y 11 - 12 / A - F piso 20 torre 2 | 2026-09-21 | 2026-10-19 | 2026-10-20 | 28 | 34.5 | 51.3 | 148.7 | MURO | 41 | MURO-41-28 | 2026-10-22 | NUEVO | 2026-10-22 | 41 | 16.8
24603 - FLORA PPTO C | 1460 | Auto | Concreto | Muros ejes 9 - 11 / A - L y 11 - 12 / A - F piso 20 torre 2 | 2026-09-21 | 2026-10-19 | 2026-10-20 | 28 | 34.5 | 52.4 | 151.9 | MURO | 41 | MURO-41-28 | 2026-10-22 | NUEVO | 2026-10-22 | 41 | 17.9
24603 - FLORA PPTO C | 1460 | Auto | Concreto | Muros ejes 9 - 11 / A - L y 11 - 12 / A - F piso 20 torre 2 | 2026-09-21 | 2026-10-19 | 2026-10-20 | 28 | 34.5 | 52.4 | 151.9 | MURO | 41 | MURO-41-28 | 2026-10-22 | NUEVO | 2026-10-22 | 41 | 17.9
24603 - FLORA PPTO C | 1460 | Autocompactado | Concreto | Muros ejes 9-11 / A-L y 11-12 / A-F, piso 20, torre 2 | 2026-09-21 | 2026-10-05 | 2026-10-08 | 14 | 35 | 46.2 | 132 | MURO | 41 | MURO-41-14 | 2026-10-22 | NUEVO | 2026-10-22 | 31.71 | 11.2
24603 - FLORA PPTO C | 1460 | Autocompactado | Concreto | Muros ejes 9-11 / A-L y 11-12 / A-F, piso 20, torre 2 | 2026-09-21 | 2026-10-28 | 2026-10-01 | 7 | 35 | 43 | 122.9 | MURO | 41 | MURO-41-7 | 2026-10-22 | NUEVO | 2026-10-22 | 27.06 | 8
24603 - FLORA PPTO C | 1461 | AUTO | Concreto | Placa piso 3 , 5 comunal | 2026-09-22 | 2026-10-20 | 2026-10-20 | 28 | 34.5 | 49.9 | 144.6 | PLACA | 41 | PLACA-41-28 | 2026-10-22 | NUEVO | 2026-10-22 | 41 | 15.4
24603 - FLORA PPTO C | 1461 | AUTO | Concreto | Placa piso 3 , 5 comunal | 2026-09-22 | 2026-10-20 | 2026-10-20 | 28 | 34.5 | 51.7 | 149.9 | PLACA | 41 | PLACA-41-28 | 2026-10-22 | NUEVO | 2026-10-22 | 41 | 17.2
24603 - FLORA PPTO C | 1461 | AUTO | Concreto | Placa piso 3 , 5 comunal | 2026-09-22 | 2026-10-20 | 2026-10-20 | 28 | 34.5 | 51.2 | 148.4 | PLACA | 41 | PLACA-41-28 | 2026-10-22 | NUEVO | 2026-10-22 | 41 | 16.7
24603 - FLORA PPTO C | 1461 | Autocompactado | Concreto | Placa piso 3, salón comunal | 2026-09-22 | 2026-10-06 | 2026-10-08 | 14 | 35 | 44.1 | 126 | PLACA | 41 | PLACA-41-14 | 2026-10-22 | NUEVO | 2026-10-22 | 31.71 | 9.1
24603 - FLORA PPTO C | 1461 | Autocompactado | Concreto | Placa piso 3, salón comunal | 2026-09-22 | 2026-09-29 | 2026-10-01 | 7 | 35 | 38 | 108.6 | PLACA | 41 | PLACA-41-7 | 2026-10-22 | NUEVO | 2026-10-22 | 27.06 | 3
24603 - FLORA PPTO C | 1462 | INDUS | Concreto | Placa piso 3 , 5 comunal | 2026-09-22 | 2026-10-20 | 2026-10-20 | 28 | 27.6 | 44.4 | 160.9 | PLACA | 28 | PLACA-28-28 | 2026-10-22 | NUEVO | 2026-10-22 | 28 | 16.8
24603 - FLORA PPTO C | 1462 | INDUS | Concreto | Placa piso 3 , 5 comunal | 2026-09-22 | 2026-10-20 | 2026-10-20 | 28 | 27.6 | 45.9 | 166.3 | PLACA | 28 | PLACA-28-28 | 2026-10-22 | NUEVO | 2026-10-22 | 28 | 18.3
24603 - FLORA PPTO C | 1462 | INDUS | Concreto | Placa piso 3 , 5 comunal | 2026-09-22 | 2026-10-20 | 2026-10-20 | 28 | 27.6 | 45.6 | 165.2 | PLACA | 28 | PLACA-28-28 | 2026-10-22 | NUEVO | 2026-10-22 | 28 | 18
24603 - FLORA PPTO C | 1462 | Industrializado | Concreto | Placa piso 3, salón comunal | 2026-09-22 | 2026-10-06 | 2026-10-08 | 14 | 28 | 39.1 | 139.6 | PLACA | 28 | PLACA-28-14 | 2026-10-22 | NUEVO | 2026-10-22 | 21.65 | 11.1
24603 - FLORA PPTO C | 1462 | Industrializado | Concreto | Placa piso 3, salón comunal | 2026-09-22 | 2026-09-29 | 2026-10-01 | 7 | 28 | 29.7 | 106.1 | PLACA | 28 | PLACA-28-7 | 2026-10-22 | NUEVO | 2026-10-22 | 18.48 | 1.7
24603 - FLORA PPTO C | 1463 | PTCO | Concreto | Antepecho piso 1 , comercio 2 | 2026-09-22 | 2026-10-20 | 2026-10-20 | 28 | 20.7 | 32.2 | 155.6 | MURO | 21 | MURO-21-28 | 2026-10-22 | NUEVO | 2026-10-22 | 21 | 11.5
24603 - FLORA PPTO C | 1463 | PTCO | Concreto | Antepecho piso 1 , comercio 2 | 2026-09-22 | 2026-10-20 | 2026-10-20 | 28 | 20.7 | 33.3 | 160.9 | MURO | 21 | MURO-21-28 | 2026-10-22 | NUEVO | 2026-10-22 | 21 | 12.6
24603 - FLORA PPTO C | 1463 | PTCO | Concreto | Antepecho piso 1 , comercio 2 | 2026-09-22 | 2026-10-20 | 2026-10-20 | 28 | 20.7 | 33 | 159.4 | MURO | 21 | MURO-21-28 | 2026-10-22 | NUEVO | 2026-10-22 | 21 | 12.3
24603 - FLORA PPTO C | 1463 | Plástico | Concreto | Antepechos piso 1, comercio 2 | 2026-09-22 | 2026-10-06 | 2026-10-08 | 14 | 21 | 25.6 | 121.9 | MURO | 21 | MURO-21-14 | 2026-10-22 | NUEVO | 2026-10-22 | 16.24 | 4.6
24603 - FLORA PPTO C | 1463 | Plástico | Concreto | Antepechos piso 1, comercio 2 | 2026-09-22 | 2026-09-29 | 2026-10-01 | 7 | 21 | 22.1 | 105.2 | MURO | 21 | MURO-21-7 | 2026-10-22 | NUEVO | 2026-10-22 | 13.86 | 1.1
24603 - FLORA PPTO C | 1464 | INDUS | Concreto | Escalera 1 , piso 16 al 17 / torre 2 | 2026-09-22 | 2026-10-20 | 2026-10-20 | 28 | 34.5 | 49.6 | 143.8 | AUTOCOMPAC | 41 | AUTOCOMPAC-41-28 | 2026-10-22 | NUEVO | 2026-10-22 | 41 | 15.1
24603 - FLORA PPTO C | 1464 | INDUS | Concreto | Escalera 1 , piso 16 al 17 / torre 2 | 2026-09-22 | 2026-10-20 | 2026-10-20 | 28 | 34.5 | 51.3 | 148.7 | AUTOCOMPAC | 41 | AUTOCOMPAC-41-28 | 2026-10-22 | NUEVO | 2026-10-22 | 41 | 16.8
24603 - FLORA PPTO C | 1464 | INDUS | Concreto | Escalera 1 , piso 16 al 17 / torre 2 | 2026-09-22 | 2026-10-20 | 2026-10-20 | 28 | 34.5 | 51.1 | 148.1 | AUTOCOMPAC | 41 | AUTOCOMPAC-41-28 | 2026-10-22 | NUEVO | 2026-10-22 | 41 | 16.6
24603 - FLORA PPTO C | 1464 | Industrializado | Concreto | Escalera 2, piso 16 al 17, torre 2 | 2026-09-22 | 2026-10-06 | 2026-10-08 | 14 | 35 | 42.6 | 121.7 | AUTOCOMPAC | 41 | AUTOCOMPAC-41-14 | 2026-10-22 | NUEVO | 2026-10-22 | 31.71 | 7.6
24603 - FLORA PPTO C | 1464 | Industrializado | Concreto | Escalera 2, piso 16 al 17, torre 2 | 2026-09-22 | 2026-09-29 | 2026-10-01 | 7 | 35 | 38 | 108.6 | AUTOCOMPAC | 41 | AUTOCOMPAC-41-7 | 2026-10-22 | NUEVO | 2026-10-22 | 27.06 | 3
24603 - FLORA PPTO C | 1465 | AUTO | Concreto | Muros ejes 7 - 9 / A - L , piso 20 / torre 2 | 2026-09-22 | 2026-10-20 | 2026-10-20 | 28 | 34.5 | 52.3 | 151.6 | MURO | 41 | MURO-41-28 | 2026-10-22 | NUEVO | 2026-10-22 | 41 | 17.8
24603 - FLORA PPTO C | 1465 | AUTO | Concreto | Muros ejes 7 - 9 / A - L , piso 20 / torre 2 | 2026-09-22 | 2026-10-20 | 2026-10-20 | 28 | 34.5 | 54.2 | 157.1 | MURO | 41 | MURO-41-28 | 2026-10-22 | NUEVO | 2026-10-22 | 41 | 19.7
24603 - FLORA PPTO C | 1465 | AUTO | Concreto | Muros ejes 7 - 9 / A - L , piso 20 / torre 2 | 2026-09-22 | 2026-10-20 | 2026-10-20 | 28 | 34.5 | 53.8 | 155.9 | MURO | 41 | MURO-41-28 | 2026-10-22 | NUEVO | 2026-10-22 | 41 | 19.3
24603 - FLORA PPTO C | 1465 | Autocompactado | Concreto | Muros ejes 7-9 / A-L, piso 20, torre 2 | 2026-09-22 | 2026-10-06 | 2026-10-08 | 14 | 35 | 44.6 | 127.4 | MURO | 41 | MURO-41-14 | 2026-10-22 | NUEVO | 2026-10-22 | 31.71 | 9.6
24603 - FLORA PPTO C | 1465 | Autocompactado | Concreto | Muros ejes 7-9 / A-L, piso 20, torre 2 | 2026-09-22 | 2026-09-29 | 2026-10-01 | 7 | 35 | 39.2 | 112 | MURO | 41 | MURO-41-7 | 2026-10-22 | NUEVO | 2026-10-22 | 27.06 | 4.2
24603 - FLORA PPTO C | 1466 | AUTO | Concreto | Muros ejes 1 - 6 / A - G / piso 11 / torre 1 | 2026-09-22 | 2026-10-20 | 2026-10-20 | 28 | 41.4 | 47.2 | 114 | MURO | 48 | MURO-48-28 | 2026-10-22 | NUEVO | 2026-10-22 | 48 | 5.8
24603 - FLORA PPTO C | 1466 | AUTO | Concreto | Muros ejes 1 - 6 / A - G / piso 11 / torre 1 | 2026-09-22 | 2026-10-20 | 2026-10-20 | 28 | 41.4 | 48.8 | 117.9 | MURO | 48 | MURO-48-28 | 2026-10-22 | NUEVO | 2026-10-22 | 48 | 7.4
24603 - FLORA PPTO C | 1466 | AUTO | Concreto | Muros ejes 1 - 6 / A - G / piso 11 / torre 1 | 2026-09-22 | 2026-10-20 | 2026-10-20 | 28 | 41.4 | 48.6 | 117.4 | MURO | 48 | MURO-48-28 | 2026-10-22 | NUEVO | 2026-10-22 | 48 | 7.2
24603 - FLORA PPTO C | 1466 | Autocompactado | Concreto | Muros ejes 1-6 / A-G, piso 11, torre 1 | 2026-09-22 | 2026-10-06 | 2026-10-08 | 14 | 42 | 42.5 | 101.2 | MURO | 48 | MURO-48-14 | 2026-10-22 | NUEVO | 2026-10-22 | 37.12 | 0.5
24603 - FLORA PPTO C | 1466 | Autocompactado | Concreto | Muros ejes 1-6 / A-G, piso 11, torre 1 | 2026-09-22 | 2026-09-29 | 2026-10-01 | 7 | 42 | 33.1 | 78.8 | MURO | 48 | MURO-48-7 | 2026-10-22 | NUEVO | 2026-10-22 | 31.68 | -8.9
24603 - FLORA PPTO C | 1467 | INDUS | Concreto | Placa ejes 1 - 6 / A - L piso 21 / torre 2 | 2026-09-22 | 2026-10-20 | 2026-10-20 | 28 | 27.6 | 47.5 | 172.1 | PLACA | 28 | PLACA-28-28 | 2026-10-22 | NUEVO | 2026-10-22 | 28 | 19.9
24603 - FLORA PPTO C | 1467 | INDUS | Concreto | Placa ejes 1 - 6 / A - L piso 21 / torre 2 | 2026-09-22 | 2026-10-20 | 2026-10-20 | 28 | 27.6 | 49.2 | 178.3 | PLACA | 28 | PLACA-28-28 | 2026-10-22 | NUEVO | 2026-10-22 | 28 | 21.6
24603 - FLORA PPTO C | 1467 | INDUS | Concreto | Placa ejes 1 - 6 / A - L piso 21 / torre 2 | 2026-09-22 | 2026-10-20 | 2026-10-20 | 28 | 27.6 | 49 | 177.5 | PLACA | 28 | PLACA-28-28 | 2026-10-22 | NUEVO | 2026-10-22 | 28 | 21.4
24603 - FLORA PPTO C | 1467 | Industrializado | Concreto | Placa ejes 12-15 / A-L, piso 21, torre 2 | 2026-09-22 | 2026-10-06 | 2026-10-08 | 14 | 28 | 39.5 | 141.1 | PLACA | 28 | PLACA-28-14 | 2026-10-22 | NUEVO | 2026-10-22 | 21.65 | 11.5
24603 - FLORA PPTO C | 1467 | Industrializado | Concreto | Placa ejes 12-15 / A-L, piso 21, torre 2 | 2026-09-22 | 2026-09-29 | 2026-10-01 | 7 | 28 | 33.1 | 118.2 | PLACA | 28 | PLACA-28-7 | 2026-10-22 | NUEVO | 2026-10-22 | 18.48 | 5.1
24603 - FLORA PPTO C | 1468 | INDUS | Concreto | Placa ejes 1 - 6 / A - G piso 11 / torre 1 | 2026-09-22 | 2026-10-20 | 2026-10-20 | 28 | 34.5 | 53 | 153.6 | PLACA | 41 | PLACA-41-28 | 2026-10-22 | NUEVO | 2026-10-22 | 41 | 18.5
24603 - FLORA PPTO C | 1468 | INDUS | Concreto | Placa ejes 1 - 6 / A - G piso 11 / torre 1 | 2026-09-22 | 2026-10-20 | 2026-10-20 | 28 | 34.5 | 54.9 | 159.1 | PLACA | 41 | PLACA-41-28 | 2026-10-22 | NUEVO | 2026-10-22 | 41 | 20.4
24603 - FLORA PPTO C | 1468 | INDUS | Concreto | Placa ejes 1 - 6 / A - G piso 11 / torre 1 | 2026-09-22 | 2026-10-20 | 2026-10-20 | 28 | 34.5 | 54.7 | 158.6 | PLACA | 41 | PLACA-41-28 | 2026-10-22 | NUEVO | 2026-10-22 | 41 | 20.2
24603 - FLORA PPTO C | 1468 | Industrializado | Concreto | Placa ejes 1-6 / A-G, piso 11, torre 1 | 2026-09-22 | 2026-10-06 | 2026-10-08 | 14 | 35 | 46.4 | 132.6 | PLACA | 41 | PLACA-41-14 | 2026-10-22 | NUEVO | 2026-10-22 | 31.71 | 11.4
24603 - FLORA PPTO C | 1468 | Industrializado | Concreto | Placa ejes 1-6 / A-G, piso 11, torre 1 | 2026-09-22 | 2026-09-29 | 2026-10-01 | 7 | 35 | 36.8 | 105.1 | PLACA | 41 | PLACA-41-7 | 2026-10-22 | NUEVO | 2026-10-22 | 27.06 | 1.8
24603 - FLORA PPTO C | 1469 | INDUS | Concreto | Placa Ejes 12 – 15 / F – L Piso 11 / T1 y Escalera 1 Piso 6 al 7 / Torre 1 | 2026-09-23 | 2026-10-21 | 2026-10-22 | 28 | 34.5 | 54 | 156.5 | PLACA | 41 | PLACA-41-28 | 2026-10-22 | NUEVO | 2026-10-22 | 41 | 19.5
24603 - FLORA PPTO C | 1469 | INDUS | Concreto | Placa Ejes 12 – 15 / F – L Piso 11 / T1 y Escalera 1 Piso 6 al 7 / Torre 1 | 2026-09-23 | 2026-10-21 | 2026-10-22 | 28 | 34.5 | 54.7 | 158.6 | PLACA | 41 | PLACA-41-28 | 2026-10-22 | NUEVO | 2026-10-22 | 41 | 20.2
24603 - FLORA PPTO C | 1469 | INDUS | Concreto | Placa Ejes 12 – 15 / F – L Piso 11 / T1 y Escalera 1 Piso 6 al 7 / Torre 1 | 2026-09-23 | 2026-10-21 | 2026-10-22 | 28 | 34.5 | 53.5 | 155.1 | PLACA | 41 | PLACA-41-28 | 2026-10-22 | NUEVO | 2026-10-22 | 41 | 19
24603 - FLORA PPTO C | 1469 | Industrializado | Concreto | Placa ejes 12-15 / F-L, piso 11, torre 1 y escalera 1, piso 6 al 7, torre 1 | 2026-09-23 | 2026-10-07 | 2026-10-08 | 14 | 35 | 46 | 131.4 | PLACA | 41 | PLACA-41-14 | 2026-10-22 | NUEVO | 2026-10-22 | 31.71 | 11
24603 - FLORA PPTO C | 1469 | Industrializado | Concreto | Placa ejes 12-15 / F-L, piso 11, torre 1 y escalera 1, piso 6 al 7, torre 1 | 2026-09-23 | 2026-09-30 | 2026-10-05 | 7 | 35 | 43.3 | 123.7 | PLACA | 41 | PLACA-41-7 | 2026-10-22 | NUEVO | 2026-10-22 | 27.06 | 8.3
24603 - FLORA PPTO C | 1470 | INDUS | Concreto | Placa Ejes 9 – 12 / A – L Piso 21 / Torre 2 | 2026-09-23 | 2026-10-21 | 2026-10-22 | 28 | 27.6 | 44 | 159.4 | PLACA | 28 | PLACA-28-28 | 2026-10-22 | NUEVO | 2026-10-22 | 28 | 16.4
24603 - FLORA PPTO C | 1470 | INDUS | Concreto | Placa Ejes 9 – 12 / A – L Piso 21 / Torre 2 | 2026-09-23 | 2026-10-21 | 2026-10-22 | 28 | 27.6 | 44.6 | 161.6 | PLACA | 28 | PLACA-28-28 | 2026-10-22 | NUEVO | 2026-10-22 | 28 | 17
24603 - FLORA PPTO C | 1470 | INDUS | Concreto | Placa Ejes 9 – 12 / A – L Piso 21 / Torre 2 | 2026-09-23 | 2026-10-21 | 2026-10-22 | 28 | 27.6 | 43.1 | 156.2 | PLACA | 28 | PLACA-28-28 | 2026-10-22 | NUEVO | 2026-10-22 | 28 | 15.5
24603 - FLORA PPTO C | 1470 | Industrializado | Concreto | Placa ejes 9-12 / A-L, piso 21, torre 2 | 2026-09-23 | 2026-10-07 | 2026-10-08 | 14 | 28 | 37.5 | 133.9 | PLACA | 28 | PLACA-28-14 | 2026-10-22 | NUEVO | 2026-10-22 | 21.65 | 9.5
24603 - FLORA PPTO C | 1470 | Industrializado | Concreto | Placa ejes 9-12 / A-L, piso 21, torre 2 | 2026-09-23 | 2026-09-30 | 2026-10-05 | 7 | 28 | 34.3 | 122.5 | PLACA | 28 | PLACA-28-7 | 2026-10-22 | NUEVO | 2026-10-22 | 18.48 | 6.3
24603 - FLORA PPTO C | 1471 | AUTO | Concreto | Muros Ejes 7 – 9 / A – L Piso 11 / Torre 1 | 2026-09-23 | 2026-10-21 | 2026-10-22 | 28 | 41.4 | 51.8 | 125.1 | MURO | 48 | MURO-48-28 | 2026-10-22 | NUEVO | 2026-10-22 | 48 | 10.4
24603 - FLORA PPTO C | 1471 | AUTO | Concreto | Muros Ejes 7 – 9 / A – L Piso 11 / Torre 1 | 2026-09-23 | 2026-10-21 | 2026-10-22 | 28 | 41.4 | 50.5 | 122 | MURO | 48 | MURO-48-28 | 2026-10-22 | NUEVO | 2026-10-22 | 48 | 9.1
24603 - FLORA PPTO C | 1471 | AUTO | Concreto | Muros Ejes 7 – 9 / A – L Piso 11 / Torre 1 | 2026-09-23 | 2026-10-21 | 2026-10-22 | 28 | 41.4 | 51 | 123.2 | MURO | 48 | MURO-48-28 | 2026-10-22 | NUEVO | 2026-10-22 | 48 | 9.6
24603 - FLORA PPTO C | 1471 | Autocompactado | Concreto | Muros ejes 7-9 / A-L, piso 11, torre 1 | 2026-09-23 | 2026-10-07 | 2026-10-08 | 14 | 42 | 44.8 | 106.7 | MURO | 48 | MURO-48-14 | 2026-10-22 | NUEVO | 2026-10-22 | 37.12 | 2.8
24603 - FLORA PPTO C | 1471 | Autocompactado | Concreto | Muros ejes 7-9 / A-L, piso 11, torre 1 | 2026-09-23 | 2026-09-30 | 2026-10-05 | 7 | 42 | 39.8 | 94.8 | MURO | 48 | MURO-48-7 | 2026-10-22 | NUEVO | 2026-10-22 | 31.68 | -2.2
24603 - FLORA PPTO C | 1472 | AUTO | Concreto | Muros Ejes 7 – 7 / A – L Piso 20 / T2 | 2026-09-23 | 2026-10-21 | 2026-10-22 | 28 | 34.5 | 54.3 | 157.4 | MURO | 41 | MURO-41-28 | 2026-10-22 | NUEVO | 2026-10-22 | 41 | 19.8
24603 - FLORA PPTO C | 1472 | AUTO | Concreto | Muros Ejes 7 – 7 / A – L Piso 20 / T2 | 2026-09-23 | 2026-10-21 | 2026-10-22 | 28 | 34.5 | 55 | 159.4 | MURO | 41 | MURO-41-28 | 2026-10-22 | NUEVO | 2026-10-22 | 41 | 20.5
24603 - FLORA PPTO C | 1472 | AUTO | Concreto | Muros Ejes 7 – 7 / A – L Piso 20 / T2 | 2026-09-23 | 2026-10-21 | 2026-10-22 | 28 | 34.5 | 54.7 | 158.6 | MURO | 41 | MURO-41-28 | 2026-10-22 | NUEVO | 2026-10-22 | 41 | 20.2
24603 - FLORA PPTO C | 1472 | Autocompactado | Concreto | Muros ejes 7-7 / A-L, piso 20, torre 2 | 2026-09-23 | 2026-10-07 | 2026-10-08 | 14 | 35 | 49 | 140 | MURO | 41 | MURO-41-14 | 2026-10-22 | NUEVO | 2026-10-22 | 31.71 | 14
24603 - FLORA PPTO C | 1472 | Autocompactado | Concreto | Muros ejes 7-7 / A-L, piso 20, torre 2 | 2026-09-23 | 2026-09-30 | 2026-10-05 | 7 | 35 | 42.9 | 122.6 | MURO | 41 | MURO-41-7 | 2026-10-22 | NUEVO | 2026-10-22 | 27.06 | 7.9
24603 - FLORA PPTO C | 1473 | INDUS | Concreto | Placa ejes 1 - 6 / G - L / piso 12 / torre 1 | 2026-09-24 | 2026-10-22 | 2026-10-22 | 28 | 34.5 | 50 | 144.9 | PLACA | 41 | PLACA-41-28 | 2026-10-22 | NUEVO | 2026-10-22 | 41 | 15.5
24603 - FLORA PPTO C | 1473 | INDUS | Concreto | Placa ejes 1 - 6 / G - L / piso 12 / torre 1 | 2026-09-24 | 2026-10-22 | 2026-10-22 | 28 | 34.5 | 48.8 | 141.4 | PLACA | 41 | PLACA-41-28 | 2026-10-22 | NUEVO | 2026-10-22 | 41 | 14.3
24603 - FLORA PPTO C | 1473 | INDUS | Concreto | Placa ejes 1 - 6 / G - L / piso 12 / torre 1 | 2026-09-24 | 2026-10-22 | 2026-10-22 | 28 | 34.5 | 49.5 | 143.5 | PLACA | 41 | PLACA-41-28 | 2026-10-22 | NUEVO | 2026-10-22 | 41 | 15
24603 - FLORA PPTO C | 1473 | Industrializado | Concreto | Placa ejes 1-6 / G-L, piso 12, torre 1 | 2026-09-24 | 2026-10-08 | 2026-10-08 | 14 | 35 | 43.8 | 125.1 | PLACA | 41 | PLACA-41-14 | 2026-10-22 | NUEVO | 2026-10-22 | 31.71 | 8.8
24603 - FLORA PPTO C | 1473 | Industrializado | Concreto | Placa ejes 1-6 / G-L, piso 12, torre 1 | 2026-09-24 | 2026-10-01 | 2026-10-05 | 7 | 35 | 40.7 | 116.3 | PLACA | 41 | PLACA-41-7 | 2026-10-22 | NUEVO | 2026-10-22 | 27.06 | 5.7
24603 - FLORA PPTO C | 1474 | INDUS | Concreto | Placa ejes 7 - 9 / A - L / piso 21 / torre 2 | 2026-09-24 | 2026-10-22 | 2026-10-22 | 28 | 27.6 | 43.6 | 158 | PLACA | 28 | PLACA-28-28 | 2026-10-22 | NUEVO | 2026-10-22 | 28 | 16
24603 - FLORA PPTO C | 1474 | INDUS | Concreto | Placa ejes 7 - 9 / A - L / piso 21 / torre 2 | 2026-09-24 | 2026-10-22 | 2026-10-22 | 28 | 27.6 | 41.7 | 151.1 | PLACA | 28 | PLACA-28-28 | 2026-10-22 | NUEVO | 2026-10-22 | 28 | 14.1
24603 - FLORA PPTO C | 1474 | INDUS | Concreto | Placa ejes 7 - 9 / A - L / piso 21 / torre 2 | 2026-09-24 | 2026-10-22 | 2026-10-22 | 28 | 27.6 | 43.1 | 156.2 | PLACA | 28 | PLACA-28-28 | 2026-10-22 | NUEVO | 2026-10-22 | 28 | 15.5
24603 - FLORA PPTO C | 1474 | Industrializado | Concreto | Placa ejes 7-9 / A-L, piso 21, torre 2 | 2026-09-24 | 2026-10-08 | 2026-10-08 | 14 | 28 | 37.9 | 135.4 | PLACA | 28 | PLACA-28-14 | 2026-10-22 | NUEVO | 2026-10-22 | 21.65 | 9.9
24603 - FLORA PPTO C | 1474 | Industrializado | Concreto | Placa ejes 7-9 / A-L, piso 21, torre 2 | 2026-09-24 | 2026-10-01 | 2026-10-05 | 7 | 28 | 35.6 | 127.1 | PLACA | 28 | PLACA-28-7 | 2026-10-22 | NUEVO | 2026-10-22 | 18.48 | 7.6
24603 - FLORA PPTO C | 1475 | AUTO | Concreto | Muros ejes 9 - 15 / A - F / piso 11 / torre 1 | 2026-09-24 | 2026-10-22 | 2026-10-22 | 28 | 41.4 | 67.2 | 162.3 | MURO | 48 | MURO-48-28 | 2026-10-22 | NUEVO | 2026-10-22 | 48 | 25.8
24603 - FLORA PPTO C | 1475 | AUTO | Concreto | Muros ejes 9 - 15 / A - F / piso 11 / torre 1 | 2026-09-24 | 2026-10-22 | 2026-10-22 | 28 | 41.4 | 64.3 | 155.3 | MURO | 48 | MURO-48-28 | 2026-10-22 | NUEVO | 2026-10-22 | 48 | 22.9
24603 - FLORA PPTO C | 1475 | AUTO | Concreto | Muros ejes 9 - 15 / A - F / piso 11 / torre 1 | 2026-09-24 | 2026-10-22 | 2026-10-22 | 28 | 41.4 | 65.3 | 157.7 | MURO | 48 | MURO-48-28 | 2026-10-22 | NUEVO | 2026-10-22 | 48 | 23.9
24603 - FLORA PPTO C | 1475 | Autocompactado | Concreto | Muros ejes 9-15 / A-F, piso 11, torre 1 | 2026-09-24 | 2026-10-08 | 2026-10-08 | 14 | 42 | 51.5 | 122.6 | MURO | 48 | MURO-48-14 | 2026-10-22 | NUEVO | 2026-10-22 | 37.12 | 9.5
24603 - FLORA PPTO C | 1475 | Autocompactado | Concreto | Muros ejes 9-15 / A-F, piso 11, torre 1 | 2026-09-24 | 2026-10-01 | 2026-10-05 | 7 | 42 | 47.8 | 113.8 | MURO | 48 | MURO-48-7 | 2026-10-22 | NUEVO | 2026-10-22 | 31.68 | 5.8
24603 - FLORA PPTO C | 1476 | AUTO | Concreto | Muros ejes 1 - 4 / A - L y 4 - 5 / A - F / piso 20 / torre 2 | 2026-09-24 | 2026-10-22 | 2026-10-22 | 28 | 34.5 | 42.6 | 123.5 | MURO | 41 | MURO-41-28 | 2026-10-22 | NUEVO | 2026-10-22 | 41 | 8.1
24603 - FLORA PPTO C | 1476 | AUTO | Concreto | Muros ejes 1 - 4 / A - L y 4 - 5 / A - F / piso 20 / torre 2 | 2026-09-24 | 2026-10-22 | 2026-10-22 | 28 | 34.5 | 42.4 | 122.9 | MURO | 41 | MURO-41-28 | 2026-10-22 | NUEVO | 2026-10-22 | 41 | 7.9
24603 - FLORA PPTO C | 1476 | AUTO | Concreto | Muros ejes 1 - 4 / A - L y 4 - 5 / A - F / piso 20 / torre 2 | 2026-09-24 | 2026-10-22 | 2026-10-22 | 28 | 34.5 | 41.3 | 119.7 | MURO | 41 | MURO-41-28 | 2026-10-22 | NUEVO | 2026-10-22 | 41 | 6.8
24603 - FLORA PPTO C | 1476 | Autocompactado | Concreto | Muros ejes 1-4 / A-L y 4-5 / A-F, piso 20, torre 2 | 2026-09-24 | 2026-10-08 | 2026-10-08 | 14 | 35 | 35.7 | 102 | MURO | 41 | MURO-41-14 | 2026-10-22 | NUEVO | 2026-10-22 | 31.71 | 0.7
24603 - FLORA PPTO C | 1476 | Autocompactado | Concreto | Muros ejes 1-4 / A-L y 4-5 / A-F, piso 20, torre 2 | 2026-09-24 | 2026-10-01 | 2026-10-05 | 7 | 35 | 31.9 | 91.1 | MURO | 41 | MURO-41-7 | 2026-10-22 | NUEVO | 2026-10-22 | 27.06 | -3.1
24603 - FLORA PPTO C | 1477 | Autocompactado | Concreto | Columnas piso 3, salón comunal | 2026-09-25 | 2026-10-09 | 2026-10-15 | 14 | 35 | 47.7 | 136.3 | MURO | 41 | MURO-41-14 | 2026-10-22 | NUEVO | 2026-10-22 | 31.71 | 12.7
24603 - FLORA PPTO C | 1477 | Autocompactado | Concreto | Columnas piso 3, salón comunal | 2026-09-25 | 2026-10-02 | 2026-10-05 | 7 | 35 | 40.1 | 114.6 | MURO | 41 | MURO-41-7 | 2026-10-22 | NUEVO | 2026-10-22 | 27.06 | 5.1
24603 - FLORA PPTO C | 1478 | Industrializado | Concreto | Placa ejes 1-6 / A-F, piso 12, torre 1 | 2026-09-25 | 2026-10-09 | 2026-10-15 | 14 | 35 | 45.3 | 129.4 | PLACA | 41 | PLACA-41-14 | 2026-10-22 | NUEVO | 2026-10-22 | 31.71 | 10.3
24603 - FLORA PPTO C | 1478 | Industrializado | Concreto | Placa ejes 1-6 / A-F, piso 12, torre 1 | 2026-09-25 | 2026-10-02 | 2026-10-05 | 7 | 35 | 41.7 | 119.1 | PLACA | 41 | PLACA-41-7 | 2026-10-22 | NUEVO | 2026-10-22 | 27.06 | 6.7
24603 - FLORA PPTO C | 1479 | Autocompactado | Concreto | Muros ejes 9-12 / G-L, piso 11, torre 1 | 2026-09-25 | 2026-10-09 | 2026-10-15 | 14 | 42 | 51.5 | 122.6 | MURO | 48 | MURO-48-14 | 2026-10-22 | NUEVO | 2026-10-22 | 37.12 | 9.5
24603 - FLORA PPTO C | 1479 | Autocompactado | Concreto | Muros ejes 9-12 / G-L, piso 11, torre 1 | 2026-09-25 | 2026-10-02 | 2026-10-05 | 7 | 42 | 47.9 | 114 | MURO | 48 | MURO-48-7 | 2026-10-22 | NUEVO | 2026-10-22 | 31.68 | 5.9
24603 - FLORA PPTO C | 1480 | Industrializado | Concreto | Placa ejes 4-7 / A-L, piso 21, torre 2 | 2026-09-25 | 2026-10-09 | 2026-10-15 | 14 | 28 | 41.7 | 148.9 | PLACA | 28 | PLACA-28-14 | 2026-10-22 | NUEVO | 2026-10-22 | 21.65 | 13.7
24603 - FLORA PPTO C | 1480 | Industrializado | Concreto | Placa ejes 4-7 / A-L, piso 21, torre 2 | 2026-09-25 | 2026-10-02 | 2026-10-05 | 7 | 28 | 34.8 | 124.3 | PLACA | 28 | PLACA-28-7 | 2026-10-22 | NUEVO | 2026-10-22 | 18.48 | 6.8
24603 - FLORA PPTO C | 1481 | Industrializado | Concreto | Placa ejes 6-8 / A-L, piso 12, torre 1 | 2026-09-26 | 2026-10-10 | 2026-10-15 | 14 | 35 | 47.1 | 134.6 | PLACA | 41 | PLACA-41-14 | 2026-10-22 | NUEVO | 2026-10-22 | 31.71 | 12.1
24603 - FLORA PPTO C | 1481 | Industrializado | Concreto | Placa ejes 6-8 / A-L, piso 12, torre 1 | 2026-09-26 | 2026-10-03 | 2026-10-05 | 7 | 35 | 41.7 | 119.1 | PLACA | 41 | PLACA-41-7 | 2026-10-22 | NUEVO | 2026-10-22 | 27.06 | 6.7
24603 - FLORA PPTO C | 1482 | Autocompactado | Concreto | Muros ejes 12-15 / A-L y 11-12 / G-L, piso 21, torre 2 | 2026-09-26 | 2026-10-10 | 2026-10-15 | 14 | 35 | 48.2 | 137.7 | MURO | 41 | MURO-41-14 | 2026-10-22 | NUEVO | 2026-10-22 | 31.71 | 13.2
24603 - FLORA PPTO C | 1482 | Autocompactado | Concreto | Muros ejes 12-15 / A-L y 11-12 / G-L, piso 21, torre 2 | 2026-09-26 | 2026-10-03 | 2026-10-05 | 7 | 35 | 41.7 | 119.1 | MURO | 41 | MURO-41-7 | 2026-10-22 | NUEVO | 2026-10-22 | 27.06 | 6.7
24603 - FLORA PPTO C | 1483 | Industrializado | Concreto | Placa ejes 1-4 / A-L, piso 20, torre 2 | 2026-09-26 | 2026-10-10 | 2026-10-15 | 14 | 28 | 39.4 | 140.7 | PLACA | 28 | PLACA-28-14 | 2026-10-22 | NUEVO | 2026-10-22 | 21.65 | 11.4
24603 - FLORA PPTO C | 1483 | Industrializado | Concreto | Placa ejes 1-4 / A-L, piso 20, torre 2 | 2026-09-26 | 2026-10-03 | 2026-10-05 | 7 | 28 | 36 | 128.6 | PLACA | 28 | PLACA-28-7 | 2026-10-22 | NUEVO | 2026-10-22 | 18.48 | 8
24603 - FLORA PPTO C | 1484 | Autocompactado | Concreto | Muros ejes 1-6 / G-L, piso 12, torre 1 | 2026-09-26 | 2026-10-10 | 2026-10-15 | 14 | 42 | 49.4 | 117.6 | MURO | 48 | MURO-48-14 | 2026-10-22 | NUEVO | 2026-10-22 | 37.12 | 7.4
24603 - FLORA PPTO C | 1484 | Autocompactado | Concreto | Muros ejes 1-6 / G-L, piso 12, torre 1 | 2026-09-26 | 2026-10-03 | 2026-10-05 | 7 | 42 | 46.6 | 111 | MURO | 48 | MURO-48-7 | 2026-10-22 | NUEVO | 2026-10-22 | 31.68 | 4.6
24603 - FLORA PPTO C | 1485 | Plástico | Concreto | Escalera semisótano, piso 1, plataforma 1 | 2026-09-28 | 2026-10-12 | 2026-10-15 | 14 | 21 | 26 | 123.8 | AUTOCOMPAC | 21 | AUTOCOMPAC-21-14 | 2026-10-22 | NUEVO | 2026-10-22 |  | 5
24603 - FLORA PPTO C | 1485 | Plástico | Concreto | Escalera semisótano, piso 1, plataforma 1 | 2026-09-28 | 2026-10-05 | 2026-10-08 | 7 | 21 | 21 | 100 | AUTOCOMPAC | 21 | AUTOCOMPAC-21-7 | 2026-10-22 | NUEVO | 2026-10-22 |  | 0
24603 - FLORA PPTO C | 1486 | Autocompactado | Concreto | Muros y columnas piso 3, salón comunal | 2026-09-28 | 2026-10-12 | 2026-10-15 | 14 | 35 | 41.2 | 117.7 | MURO | 41 | MURO-41-14 | 2026-10-22 | NUEVO | 2026-10-22 | 31.71 | 6.2
24603 - FLORA PPTO C | 1486 | Autocompactado | Concreto | Muros y columnas piso 3, salón comunal | 2026-09-28 | 2026-10-05 | 2026-10-08 | 7 | 35 | 35.7 | 102 | MURO | 41 | MURO-41-7 | 2026-10-22 | NUEVO | 2026-10-22 | 27.06 | 0.7
24603 - FLORA PPTO C | 1487 | Autocompactado | Concreto | Muros ejes 9-11 / A-L y 11-12 / A-F, piso 21, torre 2 | 2026-09-28 | 2026-10-12 | 2026-10-15 | 14 | 35 | 41.3 | 118 | MURO | 41 | MURO-41-14 | 2026-10-22 | NUEVO | 2026-10-22 | 31.71 | 6.3
24603 - FLORA PPTO C | 1487 | Autocompactado | Concreto | Muros ejes 9-11 / A-L y 11-12 / A-F, piso 21, torre 2 | 2026-09-28 | 2026-10-05 | 2026-10-08 | 7 | 35 | 36.2 | 103.4 | MURO | 41 | MURO-41-7 | 2026-10-22 | NUEVO | 2026-10-22 | 27.06 | 1.2
24603 - FLORA PPTO C | 1488 | Industrializado | Concreto | Placa ejes 8-12 / A-F y 8-10 / G-L, piso 12, torre 1 | 2026-09-28 | 2026-10-12 | 2026-10-15 | 14 | 35 | 45.3 | 129.4 | PLACA | 41 | PLACA-41-14 | 2026-10-22 | NUEVO | 2026-10-22 | 31.71 | 10.3
24603 - FLORA PPTO C | 1488 | Industrializado | Concreto | Placa ejes 8-12 / A-F y 8-10 / G-L, piso 12, torre 1 | 2026-09-28 | 2026-10-05 | 2026-10-08 | 7 | 35 | 42.7 | 122 | PLACA | 41 | PLACA-41-7 | 2026-10-22 | NUEVO | 2026-10-22 | 27.06 | 7.7
24603 - FLORA PPTO C | 1489 | Plástico | Concreto | Placa piso 1, ejes 4-5 / B-D y 5-8' / A-E, plataforma 2 | 2026-09-29 | 2026-10-13 | 2026-10-15 | 14 | 21 | 23.5 | 111.9 | PLACA | 21 | PLACA-21-14 | 2026-10-22 | NUEVO | 2026-10-22 | 16.24 | 2.5
24603 - FLORA PPTO C | 1489 | Plástico | Concreto | Placa piso 1, ejes 4-5 / B-D y 5-8' / A-E, plataforma 2 | 2026-09-29 | 2026-10-06 | 2026-10-08 | 7 | 21 | 22 | 104.8 | PLACA | 21 | PLACA-21-7 | 2026-10-22 | NUEVO | 2026-10-22 | 13.86 | 1
24603 - FLORA PPTO C | 1490 | Plástico | Concreto | Placa piso 1, ejes 4-5 / B-D y 5-8' / A-E, plataforma 2 | 2026-09-29 | 2026-10-13 | 2026-10-15 | 14 | 21 | 24 | 114.3 | PLACA | 21 | PLACA-21-14 | 2026-10-22 | NUEVO | 2026-10-22 | 16.24 | 3
24603 - FLORA PPTO C | 1490 | Plástico | Concreto | Placa piso 1, ejes 4-5 / B-D y 5-8' / A-E, plataforma 2 | 2026-09-29 | 2026-10-06 | 2026-10-08 | 7 | 21 | 22.1 | 105.2 | PLACA | 21 | PLACA-21-7 | 2026-10-22 | NUEVO | 2026-10-22 | 13.86 | 1.1
24603 - FLORA PPTO C | 1491 | Industrializado | Concreto | Placa ejes 12-15 / A-Fy 10-12 / G-L, piso 12, torre 1 | 2026-09-29 | 2026-10-13 | 2026-10-15 | 14 | 35 | 44.1 | 126 | PLACA | 41 | PLACA-41-14 | 2026-10-22 | NUEVO | 2026-10-22 | 31.71 | 9.1
24603 - FLORA PPTO C | 1491 | Industrializado | Concreto | Placa ejes 12-15 / A-Fy 10-12 / G-L, piso 12, torre 1 | 2026-09-29 | 2026-10-06 | 2026-10-08 | 7 | 35 | 40.7 | 116.3 | PLACA | 41 | PLACA-41-7 | 2026-10-22 | NUEVO | 2026-10-22 | 27.06 | 5.7
24603 - FLORA PPTO C | 1492 | Autocompactado | Concreto | Muros ejes 7-9 / A-L, piso 21, torre 2 | 2026-09-29 | 2026-10-13 | 2026-10-15 | 14 | 35 | 43.2 | 123.4 | MURO | 41 | MURO-41-14 | 2026-10-22 | NUEVO | 2026-10-22 | 31.71 | 8.2
24603 - FLORA PPTO C | 1492 | Autocompactado | Concreto | Muros ejes 7-9 / A-L, piso 21, torre 2 | 2026-09-29 | 2026-10-06 | 2026-10-08 | 7 | 35 | 40.5 | 115.7 | MURO | 41 | MURO-41-7 | 2026-10-22 | NUEVO | 2026-10-22 | 27.06 | 5.5
24603 - FLORA PPTO C | 1493 | Autocompactado | Concreto | Muros ejes 1-6 / A-G, piso 12, torre 1 | 2026-09-29 | 2026-10-13 | 2026-10-15 | 14 | 42 | 47.8 | 113.8 | MURO | 48 | MURO-48-14 | 2026-10-22 | NUEVO | 2026-10-22 | 37.12 | 5.8
24603 - FLORA PPTO C | 1493 | Autocompactado | Concreto | Muros ejes 1-6 / A-G, piso 12, torre 1 | 2026-09-29 | 2026-10-06 | 2026-10-08 | 7 | 42 | 44.1 | 105 | MURO | 48 | MURO-48-7 | 2026-10-22 | NUEVO | 2026-10-22 | 31.68 | 2.1
24603 - FLORA PPTO C | 1494 | Industrializado | Concreto | Placa ejes 12-15 / A-F y 10-12 / G-L, piso 12, torre 1 | 2026-09-29 | 2026-10-13 | 2026-10-15 | 14 | 35 | 45.3 | 129.4 | PLACA | 41 | PLACA-41-14 | 2026-10-22 | NUEVO | 2026-10-22 | 31.71 | 10.3
24603 - FLORA PPTO C | 1494 | Industrializado | Concreto | Placa ejes 12-15 / A-F y 10-12 / G-L, piso 12, torre 1 | 2026-09-29 | 2026-10-06 | 2026-10-08 | 7 | 35 | 31.9 | 91.1 | PLACA | 41 | PLACA-41-7 | 2026-10-22 | NUEVO | 2026-10-22 | 27.06 | -3.1
24603 - FLORA PPTO C | 1495 | Industrializado | Concreto | Placa ejes 12-15 / G-L, piso 12, torre 1, escalera 5 al 6, torre 1 | 2026-09-30 | 2026-10-14 | 2026-10-15 | 14 | 35 | 40.2 | 114.9 | PLACA | 41 | PLACA-41-14 | 2026-10-22 | NUEVO | 2026-10-22 | 31.71 | 5.2
24603 - FLORA PPTO C | 1495 | Industrializado | Concreto | Placa ejes 12-15 / G-L, piso 12, torre 1, escalera 5 al 6, torre 1 | 2026-09-30 | 2026-10-07 | 2026-10-08 | 7 | 35 | 38 | 108.6 | PLACA | 41 | PLACA-41-7 | 2026-10-22 | NUEVO | 2026-10-22 | 27.06 | 3
24603 - FLORA PPTO C | 1496 | Industrializado | Concreto | Placa ejes 9-12 / A-L, piso 22, torre 2 | 2026-09-30 | 2026-10-14 | 2026-10-15 | 14 | 28 | 33.8 | 120.7 | PLACA | 28 | PLACA-28-14 | 2026-10-22 | NUEVO | 2026-10-22 | 21.65 | 5.8
24603 - FLORA PPTO C | 1496 | Industrializado | Concreto | Placa ejes 9-12 / A-L, piso 22, torre 2 | 2026-09-30 | 2026-10-07 | 2026-10-08 | 7 | 28 | 28.8 | 102.9 | PLACA | 28 | PLACA-28-7 | 2026-10-22 | NUEVO | 2026-10-22 | 18.48 | 0.8
24603 - FLORA PPTO C | 1497 | Autocompactado | Concreto | Muros ejes 7-9 / A-L, piso 12, torre 1 | 2026-09-30 | 2026-10-14 | 2026-10-15 | 14 | 42 | 48.2 | 114.8 | MURO | 48 | MURO-48-14 | 2026-10-22 | NUEVO | 2026-10-22 | 37.12 | 6.2
24603 - FLORA PPTO C | 1497 | Autocompactado | Concreto | Muros ejes 7-9 / A-L, piso 12, torre 1 | 2026-09-30 | 2026-10-07 | 2026-10-08 | 7 | 42 | 44.1 | 105 | MURO | 48 | MURO-48-7 | 2026-10-22 | NUEVO | 2026-10-22 | 31.68 | 2.1
24603 - FLORA PPTO C | 1498 | Autocompactado | Concreto | Muros ejes 4-7 / A-L, piso 21, torre 2 | 2026-09-30 | 2026-10-14 | 2026-10-15 | 14 | 35 | 36.8 | 105.1 | MURO | 41 | MURO-41-14 | 2026-10-22 | NUEVO | 2026-10-22 | 31.71 | 1.8
24603 - FLORA PPTO C | 1498 | Autocompactado | Concreto | Muros ejes 4-7 / A-L, piso 21, torre 2 | 2026-09-30 | 2026-10-07 | 2026-10-08 | 7 | 35 | 28.2 | 80.6 | MURO | 41 | MURO-41-7 | 2026-10-22 | NUEVO | 2026-10-22 | 27.06 | -6.8
24603 - FLORA PPTO C | 1499 | Industrializado | Concreto | Placa ejes 1-6 / G-L, piso 13, torre 1 | 2026-10-01 | 2026-10-15 | 2026-10-16 | 14 | 35 | 45.3 | 129.4 | PLACA | 41 | PLACA-41-14 | 2026-10-22 | NUEVO | 2026-10-22 | 31.71 | 10.3
24603 - FLORA PPTO C | 1499 | Industrializado | Concreto | Placa ejes 1-6 / G-L, piso 13, torre 1 | 2026-10-01 | 2026-10-08 | 2026-10-08 | 7 | 35 | 33 | 94.3 | PLACA | 41 | PLACA-41-7 | 2026-10-22 | NUEVO | 2026-10-22 | 27.06 | -2
24603 - FLORA PPTO C | 1500 | Industrializado | Concreto | Placa ejes 7-9 / A-L, piso 22, torre 2 | 2026-10-01 | 2026-10-15 | 2026-10-16 | 14 | 28 | 28.9 | 103.2 | PLACA | 28 | PLACA-28-14 | 2026-10-22 | NUEVO | 2026-10-22 | 21.65 | 0.9
24603 - FLORA PPTO C | 1500 | Industrializado | Concreto | Placa ejes 7-9 / A-L, piso 22, torre 2 | 2026-10-01 | 2026-10-08 | 2026-10-08 | 7 | 28 | 21 | 75 | PLACA | 28 | PLACA-28-7 | 2026-10-22 | NUEVO | 2026-10-22 | 18.48 | -7
24603 - FLORA PPTO C | 1501 | Autocompactado | Concreto | Muros ejes 9-15 / A-F, piso 12, torre 1 | 2026-10-01 | 2026-10-15 | 2026-10-16 | 14 | 42 | 41.7 | 99.3 | MURO | 48 | MURO-48-14 | 2026-10-22 | NUEVO | 2026-10-22 | 37.12 | -0.3
24603 - FLORA PPTO C | 1501 | Autocompactado | Concreto | Muros ejes 9-15 / A-F, piso 12, torre 1 | 2026-10-01 | 2026-10-08 | 2026-10-08 | 7 | 42 | 28.6 | 68.1 | MURO | 48 | MURO-48-7 | 2026-10-22 | NUEVO | 2026-10-22 | 31.68 | -13.4
24603 - FLORA PPTO C | 1502 | Industrializado | Concreto | Placa ejes 1-6 / A-G, piso 13, torre 1 | 2026-10-02 | 2026-10-16 | 2026-10-19 | 14 | 35 | 42.1 | 120.3 | PLACA | 41 | PLACA-41-14 | 2026-10-22 | NUEVO | 2026-10-22 | 31.71 | 7.1
24603 - FLORA PPTO C | 1502 | Industrializado | Concreto | Placa ejes 1-6 / A-G, piso 13, torre 1 | 2026-10-02 | 2026-10-09 | 2026-10-15 | 7 | 35 | 39.2 | 112 | PLACA | 41 | PLACA-41-7 | 2026-10-22 | NUEVO | 2026-10-22 | 27.06 | 4.2
24603 - FLORA PPTO C | 1503 | Industrializado | Concreto | Escalera 2, piso 6 al 7, torre 1 | 2026-10-03 | 2026-10-17 | 2026-10-19 | 14 | 42 | 39.8 | 94.8 | AUTOCOMPAC | 48 | AUTOCOMPAC-48-14 | 2026-10-22 | NUEVO | 2026-10-22 | 37.12 | -2.2
24603 - FLORA PPTO C | 1503 | Industrializado | Concreto | Escalera 2, piso 6 al 7, torre 1 | 2026-10-03 | 2026-10-10 | 2026-10-15 | 7 | 42 | 33.6 | 80 | AUTOCOMPAC | 48 | AUTOCOMPAC-48-7 | 2026-10-22 | NUEVO | 2026-10-22 | 31.68 | -8.4
24603 - FLORA PPTO C | 1504 | Industrializado | Concreto | Placa ejes 6-8 / A-L, piso 13, torre 1 | 2026-10-05 | 2026-10-19 | 2026-10-20 | 14 | 35 | 39.4 | 112.6 | PLACA | 41 | PLACA-41-14 | 2026-10-22 | NUEVO | 2026-10-22 | 31.71 | 4.4
24603 - FLORA PPTO C | 1504 | Industrializado | Concreto | Placa ejes 6-8 / A-L, piso 13, torre 1 | 2026-10-05 | 2026-10-12 | 2026-10-15 | 7 | 35 | 36.8 | 105.1 | PLACA | 41 | PLACA-41-7 | 2026-10-22 | NUEVO | 2026-10-22 | 27.06 | 1.8
24603 - FLORA PPTO C | 1505 | Industrializado | Concreto | Muros ejes 9-15 / G-L, piso 12, torre 1 | 2026-10-05 | 2026-10-19 | 2026-10-20 | 14 | 42 | 34.2 | 81.4 | MURO | 48 | MURO-48-14 | 2026-10-22 | NUEVO | 2026-10-22 | 37.12 | -7.8
24603 - FLORA PPTO C | 1505 | Industrializado | Concreto | Muros ejes 9-15 / G-L, piso 12, torre 1 | 2026-10-05 | 2026-10-12 | 2026-10-15 | 7 | 42 | 31.8 | 75.7 | MURO | 48 | MURO-48-7 | 2026-10-22 | NUEVO | 2026-10-22 | 31.68 | -10.2
24603 - FLORA PPTO C | 1506 | Plástico | Concreto | Placa escalera comercio 2 | 2026-10-06 | 2026-10-20 | 2026-10-22 | 14 | 21 | 23.3 | 111 | PLACA | 21 | PLACA-21-14 | 2026-10-22 | NUEVO | 2026-10-22 | 16.24 | 2.3
24603 - FLORA PPTO C | 1506 | Plástico | Concreto | Placa escalera comercio 2 | 2026-10-06 | 2026-10-13 | 2026-10-15 | 7 | 21 | 19.7 | 93.8 | PLACA | 21 | PLACA-21-7 | 2026-10-22 | NUEVO | 2026-10-22 | 13.86 | -1.3
24603 - FLORA PPTO C | 1507 | Industrializado | Concreto | Placa ejes 8-12 / A-F, piso 13, torre 1 | 2026-10-06 | 2026-10-20 | 2026-10-22 | 14 | 35 | 42.7 | 122 | PLACA | 41 | PLACA-41-14 | 2026-10-22 | NUEVO | 2026-10-22 | 31.71 | 7.7
24603 - FLORA PPTO C | 1507 | Industrializado | Concreto | Placa ejes 8-12 / A-F, piso 13, torre 1 | 2026-10-06 | 2026-10-13 | 2026-10-15 | 7 | 35 | 38.2 | 109.1 | PLACA | 41 | PLACA-41-7 | 2026-10-22 | NUEVO | 2026-10-22 | 27.06 | 3.2
24603 - FLORA PPTO C | 1508 | Industrializado | Concreto | Escalera 1, piso 13 al 14, torre 2 | 2026-10-07 | 2026-10-21 | 2026-10-22 | 14 | 35 | 40.2 | 114.9 | AUTOCOMPAC | 41 | AUTOCOMPAC-41-14 | 2026-10-22 | NUEVO | 2026-10-22 | 31.71 | 5.2
24603 - FLORA PPTO C | 1508 | Industrializado | Concreto | Escalera 1, piso 13 al 14, torre 2 | 2026-10-07 | 2026-10-14 | 2026-10-15 | 7 | 35 | 36.8 | 105.1 | AUTOCOMPAC | 41 | AUTOCOMPAC-41-7 | 2026-10-22 | NUEVO | 2026-10-22 | 27.06 | 1.8
24603 - FLORA PPTO C | 1509 | Industrializado | Concreto | Placa ejes 12-15 / A-E, piso 13, torre 1 | 2026-10-07 | 2026-10-21 | 2026-10-22 | 14 | 35 | 41.4 | 118.3 | PLACA | 41 | PLACA-41-14 | 2026-10-22 | NUEVO | 2026-10-22 | 31.71 | 6.4
24603 - FLORA PPTO C | 1509 | Industrializado | Concreto | Placa ejes 12-15 / A-E, piso 13, torre 1 | 2026-10-07 | 2026-10-14 | 2026-10-15 | 7 | 35 | 34.3 | 98 | PLACA | 41 | PLACA-41-7 | 2026-10-22 | NUEVO | 2026-10-22 | 27.06 | -0.7
24603 - FLORA PPTO C | 1510 | Autocompactado | Concreto | Placa piso 4, salón comunal | 2026-10-08 | 2026-10-15 | 2026-10-16 | 7 | 35 | 39.9 | 114 | PLACA | 41 | PLACA-41-7 | 2026-10-22 | NUEVO | 2026-10-22 | 27.06 | 4.9
24603 - FLORA PPTO C | 1511 | Industrializado | Concreto | Escalera fachada piso 1-2, salón comunal | 2026-10-08 | 2026-10-15 | 2026-10-16 | 7 | 28 | 25 | 89.3 | AUTOCOMPAC | 28 | AUTOCOMPAC-28-7 | 2026-10-22 | NUEVO | 2026-10-22 | 18.48 | -3
24603 - FLORA PPTO C | 1512 | Industrializado | Concreto | Placa piso 4, salón comunal | 2026-10-08 | 2026-10-15 | 2026-10-16 | 7 | 28 | 29.5 | 105.4 | PLACA | 28 | PLACA-28-7 | 2026-10-22 | NUEVO | 2026-10-22 | 18.48 | 1.5
24603 - FLORA PPTO C | 1513 | Industrializado | Concreto | Placa piso 4, salón comunal | 2026-10-08 | 2026-10-15 | 2026-10-16 | 7 | 28 | 29.4 | 105 | PLACA | 28 | PLACA-28-7 | 2026-10-22 | NUEVO | 2026-10-22 | 18.48 | 1.4
24603 - FLORA PPTO C | 1514 | Autocompactado | Concreto | Muros ejes 1-7 / G-L, piso 13, torre 1 | 2026-10-08 | 2026-10-15 | 2026-10-16 | 7 | 42 | 32.1 | 76.4 | MURO | 48 | MURO-48-7 | 2026-10-22 | NUEVO | 2026-10-22 | 31.68 | -9.9
24603 - FLORA PPTO C | 1515 | Industrializado | Concreto | Placa ejes 8-12 / F-L, piso 13, torre 1 | 2026-10-08 | 2026-10-15 | 2026-10-16 | 7 | 35 | 28.2 | 80.6 | PLACA | 41 | PLACA-41-7 | 2026-10-22 | NUEVO | 2026-10-22 | 27.06 | -6.8
24603 - FLORA PPTO C | 1516 | Industrializado | Concreto | Placa ejes 12-15 / G-L, piso 12, torre 1 | 2026-10-09 | 2026-10-16 | 2026-10-19 | 7 | 35 | 29.4 | 84 | PLACA | 41 | PLACA-41-7 | 2026-10-22 | NUEVO | 2026-10-22 | 27.06 | -5.6
24603 - FLORA PPTO C | 1517 | Autocompactado | Concreto | Columnas piso 4, salón comunal | 2026-10-10 | 2026-10-17 | 2026-10-20 | 7 | 35 | 33.8 | 96.6 | MURO | 41 | MURO-41-7 | 2026-10-22 | NUEVO | 2026-10-22 | 27.06 | -1.2
24603 - FLORA PPTO C | 1518 | Autocompactado | Concreto | Muros ejes 1-7 / A-F, piso 13, torre 1 | 2026-10-10 | 2026-10-17 | 2026-10-20 | 7 | 42 | 35.8 | 85.2 | MURO | 48 | MURO-48-7 | 2026-10-22 | NUEVO | 2026-10-22 | 31.68 | -6.2
24603 - FLORA PPTO C | 1522 | Plástico | Concreto | Soporte escalera comercio 2 | 2026-10-14 | 2026-10-21 | 2026-10-22 | 7 | 21 | 14.9 | 71 | AUTOCOMPAC | 21 | AUTOCOMPAC-21-7 | 2026-10-22 | NUEVO | 2026-10-22 |  | -6.1
24603 - FLORA PPTO C | 1523 | Industrializado | Concreto | Escalera 2, piso 14 al 15, torre 2 | 2026-10-14 | 2026-10-21 | 2026-10-22 | 7 | 35 | 31.4 | 89.7 | AUTOCOMPAC | 41 | AUTOCOMPAC-41-7 | 2026-10-22 | NUEVO | 2026-10-22 | 27.06 | -3.6
24603 - FLORA PPTO C | 1524 | Industrializado | Concreto | Placa ejes 1-6 / A-F, piso 14, torre 1 | 2026-10-14 | 2026-10-21 | 2026-10-22 | 7 | 35 | 30.6 | 87.4 | PLACA | 41 | PLACA-41-7 | 2026-10-22 | NUEVO | 2026-10-22 | 27.06 | -4.4
24603 - FLORA PPTO C | 1525 | Industrializado | Concreto | Placa ejes 4-7 / A-L, piso 22, torre 2 | 2026-10-14 | 2026-10-21 | 2026-10-22 | 7 | 28 | 28.1 | 100.4 | PLACA | 28 | PLACA-28-7 | 2026-10-22 | NUEVO | 2026-10-22 | 18.48 | 0.1
24603 - FLORA PPTO C | 1526 | Autocompactado | Concreto | Muros ejes 12-15 / A-L y 11-12 / G-L, piso 22, torre 2 | 2026-10-14 | 2026-10-21 | 2026-10-22 | 7 | 35 | 33.1 | 94.6 | MURO | 41 | MURO-41-7 | 2026-10-22 | NUEVO | 2026-10-22 | 27.06 | -1.9
24603 - FLORA PPTO C | 1527 | Autocompactado | Concreto | Muros ejes 9-15 / A-F, piso 13, torre 1 | 2026-10-14 | 2026-10-21 | 2026-10-22 | 7 | 42 | 32.1 | 76.4 | MURO | 48 | MURO-48-7 | 2026-10-22 | NUEVO | 2026-10-22 | 31.68 | -9.9
24603 - FLORA PPTO C | 668 | No especificado | Concreto | Pilote 33 torre 1 | 2025-10-22 | 2025-12-17 | 2025-12-18 | 56 | 31.5 | 38.7 | 122.9 | TREMIE | 34 | TREMIE-34-56 | 2026-10-22 | NUEVO | 2026-10-22 |  | 7.2
24603 - FLORA PPTO C | 668 | No especificado | Concreto | Pilote 33 torre 1 | 2025-10-22 | 2025-12-17 | 2025-12-18 | 56 | 31.5 | 39 | 123.8 | TREMIE | 34 | TREMIE-34-56 | 2026-10-22 | NUEVO | 2026-10-22 |  | 7.5
24603 - FLORA PPTO C | 668 | No especificado | Concreto | Pilote 33 torre 1 | 2025-10-22 | 2025-12-17 | 2025-12-18 | 56 | 31.5 | 39.2 | 124.4 | TREMIE | 34 | TREMIE-34-56 | 2026-10-22 | NUEVO | 2026-10-22 |  | 7.7
24603 - FLORA PPTO C | 680 | P-3000 | Concreto | Comunal ejes 4-E-8 placa | 2025-10-27 | 2025-12-22 | 2025-12-26 | 56 | 21 | 29.5 | 140.5 | PLACA | 21 | PLACA-21-56 | 2026-10-22 | NUEVO | 2026-10-22 | 21 | 8.5
24603 - FLORA PPTO C | 680 | P-3000 | Concreto | Comunal ejes 4-E-8 placa | 2025-10-27 | 2025-12-22 | 2025-12-26 | 56 | 21 | 29.1 | 138.6 | PLACA | 21 | PLACA-21-56 | 2026-10-22 | NUEVO | 2026-10-22 | 21 | 8.1
24603 - FLORA PPTO C | 680 | P-3000 | Concreto | Comunal ejes 4-E-8 placa | 2025-10-27 | 2025-12-22 | 2025-12-26 | 56 | 21 | 28.8 | 137.1 | PLACA | 21 | PLACA-21-56 | 2026-10-22 | NUEVO | 2026-10-22 | 21 | 7.8
24603 - FLORA PPTO C | 724 | AU - 5000 | Concreto | Muros ejes 4 - 9 / G - L | 2025-11-11 | 2025-12-09 | 2025-12-11 | 28 | 35 | 53.5 | 152.9 | MURO | 41 | MURO-41-28 | 2026-10-22 | NUEVO | 2026-10-22 | 41 | 18.5
24603 - FLORA PPTO C | 724 | AU - 5000 | Concreto | Muros ejes 4 - 9 / G - L | 2025-11-11 | 2025-12-09 | 2025-12-11 | 28 | 35 | 54.2 | 154.9 | MURO | 41 | MURO-41-28 | 2026-10-22 | NUEVO | 2026-10-22 | 41 | 19.2
24603 - FLORA PPTO C | 725 | T - 3000 | Concreto | Pilote 49 plataforma 1 | 2025-11-11 | 2025-12-09 | 2025-12-11 | 28 | 21 | 25.2 | 120 | TREMIE | 21 | TREMIE-21-28 | 2026-10-22 | NUEVO | 2026-10-22 | 21 | 4.2
24603 - FLORA PPTO C | 725 | T - 3000 | Concreto | Pilote 49 plataforma 1 | 2025-11-11 | 2025-12-09 | 2025-12-11 | 28 | 21 | 24.4 | 116.2 | TREMIE | 21 | TREMIE-21-28 | 2026-10-22 | NUEVO | 2026-10-22 | 21 | 3.4
24603 - FLORA PPTO C | 725 | T - 3000 | Concreto | Pilote 49 plataforma 1 | 2025-11-11 | 2025-12-09 | 2025-12-11 | 28 | 21 | 24.3 | 115.7 | TREMIE | 21 | TREMIE-21-28 | 2026-10-22 | NUEVO | 2026-10-22 | 21 | 3.3
24603 - FLORA PPTO C | 726 | No especificado | Concreto | Pilote 52 torre 1 | 2025-11-12 | 2025-12-10 | 2025-12-15 | 28 | 31.5 | 35.4 | 112.4 | TREMIE | 34 | TREMIE-34-28 | 2026-10-22 | NUEVO | 2026-10-22 |  | 3.9
24603 - FLORA PPTO C | 726 | No especificado | Concreto | Pilote 52 torre 1 | 2025-11-12 | 2025-12-10 | 2025-12-15 | 28 | 31.5 | 35.8 | 113.7 | TREMIE | 34 | TREMIE-34-28 | 2026-10-22 | NUEVO | 2026-10-22 |  | 4.3
24603 - FLORA PPTO C | 726 | No especificado | Concreto | Pilote 52 torre 1 | 2025-11-12 | 2025-12-10 | 2025-12-15 | 28 | 31.5 | 35.7 | 113.3 | TREMIE | 34 | TREMIE-34-28 | 2026-10-22 | NUEVO | 2026-10-22 |  | 4.2
24603 - FLORA PPTO C | 727 | AU - 5000 | Concreto | Muros ejes 1 - 3 / A - L piso 20 torre 3 y eje 6 - 7 / A - F piso 21 torre 4 | 2025-11-12 | 2025-12-10 | 2025-12-15 | 28 | 35 | 48.5 | 138.6 | MURO | 41 | MURO-41-28 | 2026-10-22 | NUEVO | 2026-10-22 | 41 | 13.5
24603 - FLORA PPTO C | 727 | AU - 5000 | Concreto | Muros ejes 1 - 3 / A - L piso 20 torre 3 y eje 6 - 7 / A - F piso 21 torre 4 | 2025-11-12 | 2025-12-10 | 2025-12-15 | 28 | 35 | 47.1 | 134.6 | MURO | 41 | MURO-41-28 | 2026-10-22 | NUEVO | 2026-10-22 | 41 | 12.1
24603 - FLORA PPTO C | 727 | AU - 5000 | Concreto | Muros ejes 1 - 3 / A - L piso 20 torre 3 y eje 6 - 7 / A - F piso 21 torre 4 | 2025-11-12 | 2025-12-10 | 2025-12-15 | 28 | 35 | 47.7 | 136.3 | MURO | 41 | MURO-41-28 | 2026-10-22 | NUEVO | 2026-10-22 | 41 | 12.7
24603 - FLORA PPTO C | 728 | IN 4000 | Concreto | Placa eje 6 - 9 / A- F y 10 - 12 / G - L piso 21 torre 3 | 2025-11-12 | 2025-12-10 | 2025-12-15 | 28 | 28 | 36.2 | 129.3 | PLACA | 28 | PLACA-28-28 | 2026-10-22 | NUEVO | 2026-10-22 | 28 | 8.2
24603 - FLORA PPTO C | 728 | IN 4000 | Concreto | Placa eje 6 - 9 / A- F y 10 - 12 / G - L piso 21 torre 3 | 2025-11-12 | 2025-12-10 | 2025-12-15 | 28 | 28 | 36.4 | 130 | PLACA | 28 | PLACA-28-28 | 2026-10-22 | NUEVO | 2026-10-22 | 28 | 8.4
24603 - FLORA PPTO C | 728 | IN 4000 | Concreto | Placa eje 6 - 9 / A- F y 10 - 12 / G - L piso 21 torre 3 | 2025-11-12 | 2025-12-10 | 2025-12-15 | 28 | 28 | 35.4 | 126.4 | PLACA | 28 | PLACA-28-28 | 2026-10-22 | NUEVO | 2026-10-22 | 28 | 7.4
24603 - FLORA PPTO C | 729 | No especificado | Concreto | Pilote 29 torre 1 | 2025-11-13 | 2025-12-11 | 2025-12-15 | 28 | 31.5 | 40.4 | 128.3 | TREMIE | 34 | TREMIE-34-28 | 2026-10-22 | NUEVO | 2026-10-22 |  | 8.9
24603 - FLORA PPTO C | 729 | No especificado | Concreto | Pilote 29 torre 1 | 2025-11-13 | 2025-12-11 | 2025-12-15 | 28 | 31.5 | 40.1 | 127.3 | TREMIE | 34 | TREMIE-34-28 | 2026-10-22 | NUEVO | 2026-10-22 |  | 8.6
24603 - FLORA PPTO C | 729 | No especificado | Concreto | Pilote 29 torre 1 | 2025-11-13 | 2025-12-11 | 2025-12-15 | 28 | 31.5 | 39.6 | 125.7 | TREMIE | 34 | TREMIE-34-28 | 2026-10-22 | NUEVO | 2026-10-22 |  | 8.1
24603 - FLORA PPTO C | 730 | T 3000 | Concreto | Pantalla 43 | 2025-11-13 | 2025-12-11 | 2025-12-15 | 28 | 21 | 26.4 | 125.7 | TREMIE | 21 | TREMIE-21-28 | 2026-10-22 | NUEVO | 2026-10-22 | 21 | 5.4
24603 - FLORA PPTO C | 730 | T 3000 | Concreto | Pantalla 43 | 2025-11-13 | 2025-12-11 | 2025-12-15 | 28 | 21 | 25.5 | 121.4 | TREMIE | 21 | TREMIE-21-28 | 2026-10-22 | NUEVO | 2026-10-22 | 21 | 4.5
24603 - FLORA PPTO C | 730 | T 3000 | Concreto | Pantalla 43 | 2025-11-13 | 2025-12-11 | 2025-12-15 | 28 | 21 | 26.1 | 124.3 | TREMIE | 21 | TREMIE-21-28 | 2026-10-22 | NUEVO | 2026-10-22 | 21 | 5.1
24603 - FLORA PPTO C | 731 | IN 4000 | Concreto | Placa ejes 4 - 6 / A - T y 6 - 10 / G - L piso 21 torre 3 | 2025-11-13 | 2025-12-11 | 2025-12-15 | 28 | 28 | 34.5 | 123.2 | PLACA | 28 | PLACA-28-28 | 2026-10-22 | NUEVO | 2026-10-22 | 28 | 6.5
24603 - FLORA PPTO C | 731 | IN 4000 | Concreto | Placa ejes 4 - 6 / A - T y 6 - 10 / G - L piso 21 torre 3 | 2025-11-13 | 2025-12-11 | 2025-12-15 | 28 | 28 | 35.5 | 126.8 | PLACA | 28 | PLACA-28-28 | 2026-10-22 | NUEVO | 2026-10-22 | 28 | 7.5
24603 - FLORA PPTO C | 731 | IN 4000 | Concreto | Placa ejes 4 - 6 / A - T y 6 - 10 / G - L piso 21 torre 3 | 2025-11-13 | 2025-12-11 | 2025-12-15 | 28 | 28 | 35.1 | 125.4 | PLACA | 28 | PLACA-28-28 | 2026-10-22 | NUEVO | 2026-10-22 | 28 | 7.1
24603 - FLORA PPTO C | 732 | IN 5000 | Concreto | Muros ejes 3 - 6 / A- F y 8 - 10 A- F piso 21 torre 4 | 2025-11-13 | 2025-12-11 | 2025-12-15 | 28 | 35 | 45 | 128.6 | MURO | 41 | MURO-41-28 | 2026-10-22 | NUEVO | 2026-10-22 | 41 | 10
24603 - FLORA PPTO C | 732 | IN 5000 | Concreto | Muros ejes 3 - 6 / A- F y 8 - 10 A- F piso 21 torre 4 | 2025-11-13 | 2025-12-11 | 2025-12-15 | 28 | 35 | 45.5 | 130 | MURO | 41 | MURO-41-28 | 2026-10-22 | NUEVO | 2026-10-22 | 41 | 10.5
24603 - FLORA PPTO C | 732 | IN 5000 | Concreto | Muros ejes 3 - 6 / A- F y 8 - 10 A- F piso 21 torre 4 | 2025-11-13 | 2025-12-11 | 2025-12-15 | 28 | 35 | 44.7 | 127.7 | MURO | 41 | MURO-41-28 | 2026-10-22 | NUEVO | 2026-10-22 | 41 | 9.7
24603 - FLORA PPTO C | 733 | P 3000 | Concreto | Columnas ejes 1 / A- C piso 2 comercio 2 | 2025-11-14 | 2025-12-12 | 2025-12-15 | 28 | 21 | 33.4 | 159 | MURO | 21 | MURO-21-28 | 2026-10-22 | NUEVO | 2026-10-22 | 21 | 12.4
24603 - FLORA PPTO C | 733 | P 3000 | Concreto | Columnas ejes 1 / A- C piso 2 comercio 2 | 2025-11-14 | 2025-12-12 | 2025-12-15 | 28 | 21 | 33.8 | 161 | MURO | 21 | MURO-21-28 | 2026-10-22 | NUEVO | 2026-10-22 | 21 | 12.8
24603 - FLORA PPTO C | 733 | P 3000 | Concreto | Columnas ejes 1 / A- C piso 2 comercio 2 | 2025-11-14 | 2025-12-12 | 2025-12-15 | 28 | 21 | 34.1 | 162.4 | MURO | 21 | MURO-21-28 | 2026-10-22 | NUEVO | 2026-10-22 | 21 | 13.1
24603 - FLORA PPTO C | 734 | No especificado | Concreto | Escalera piso 16 - 17 T 3 | 2025-11-14 | 2025-12-12 | 2025-12-15 | 28 | 35 | 54.5 | 155.7 | AUTOCOMPAC | 41 | AUTOCOMPAC-41-28 | 2026-10-22 | NUEVO | 2026-10-22 | 41 | 19.5
24603 - FLORA PPTO C | 734 | No especificado | Concreto | Escalera piso 16 - 17 T 3 | 2025-11-14 | 2025-12-12 | 2025-12-15 | 28 | 35 | 53.6 | 153.1 | AUTOCOMPAC | 41 | AUTOCOMPAC-41-28 | 2026-10-22 | NUEVO | 2026-10-22 | 41 | 18.6
24603 - FLORA PPTO C | 734 | No especificado | Concreto | Escalera piso 16 - 17 T 3 | 2025-11-14 | 2025-12-12 | 2025-12-15 | 28 | 35 | 54.2 | 154.9 | AUTOCOMPAC | 41 | AUTOCOMPAC-41-28 | 2026-10-22 | NUEVO | 2026-10-22 | 41 | 19.2
24603 - FLORA PPTO C | 735 | No especificado | Concreto | Pilote 15 torre 2 | 2025-11-14 | 2025-12-12 | 2025-12-15 | 28 | 31.5 | 41.6 | 132.1 | TREMIE | 34 | TREMIE-34-28 | 2026-10-22 | NUEVO | 2026-10-22 |  | 10.1
24603 - FLORA PPTO C | 735 | No especificado | Concreto | Pilote 15 torre 2 | 2025-11-14 | 2025-12-12 | 2025-12-15 | 28 | 31.5 | 41.2 | 130.8 | TREMIE | 34 | TREMIE-34-28 | 2026-10-22 | NUEVO | 2026-10-22 |  | 9.7
24603 - FLORA PPTO C | 735 | No especificado | Concreto | Pilote 15 torre 2 | 2025-11-14 | 2025-12-12 | 2025-12-15 | 28 | 31.5 | 40.8 | 129.5 | TREMIE | 34 | TREMIE-34-28 | 2026-10-22 | NUEVO | 2026-10-22 |  | 9.3
24603 - FLORA PPTO C | 736 | T 3000 | Concreto | Pantalla H47 | 2025-11-14 | 2025-12-12 | 2025-12-17 | 28 | 21 | 27.7 | 131.9 | TREMIE | 21 | TREMIE-21-28 | 2026-10-22 | NUEVO | 2026-10-22 | 21 | 6.7
24603 - FLORA PPTO C | 736 | T 3000 | Concreto | Pantalla H47 | 2025-11-14 | 2025-12-12 | 2025-12-17 | 28 | 21 | 26.5 | 126.2 | TREMIE | 21 | TREMIE-21-28 | 2026-10-22 | NUEVO | 2026-10-22 | 21 | 5.5
24603 - FLORA PPTO C | 736 | T 3000 | Concreto | Pantalla H47 | 2025-11-14 | 2025-12-12 | 2025-12-17 | 28 | 21 | 27.3 | 130 | TREMIE | 21 | TREMIE-21-28 | 2026-10-22 | NUEVO | 2026-10-22 | 21 | 6.3
24603 - FLORA PPTO C | 737 | AU 5000 | Concreto | Muros Ejes 4-10 / G-L Piso 21 Torre 4 | 2025-11-14 | 2025-12-12 | 2025-12-17 | 28 | 35 | 48.2 | 137.7 | MURO | 41 | MURO-41-28 | 2026-10-22 | NUEVO | 2026-10-22 | 41 | 13.2
24603 - FLORA PPTO C | 737 | AU 5000 | Concreto | Muros Ejes 4-10 / G-L Piso 21 Torre 4 | 2025-11-14 | 2025-12-12 | 2025-12-17 | 28 | 35 | 46.9 | 134 | MURO | 41 | MURO-41-28 | 2026-10-22 | NUEVO | 2026-10-22 | 41 | 11.9
24603 - FLORA PPTO C | 737 | AU 5000 | Concreto | Muros Ejes 4-10 / G-L Piso 21 Torre 4 | 2025-11-14 | 2025-12-12 | 2025-12-17 | 28 | 35 | 46.4 | 132.6 | MURO | 41 | MURO-41-28 | 2026-10-22 | NUEVO | 2026-10-22 | 41 | 11.4
24603 - FLORA PPTO C | 738 | IN 4000 | Concreto | Placa Ejes 1-4 / H-L y 4-6/ G-L Piso 21 Torre 3 | 2025-11-14 | 2025-12-12 | 2025-12-17 | 28 | 28 | 37.2 | 132.9 | PLACA | 28 | PLACA-28-28 | 2026-10-22 | NUEVO | 2026-10-22 | 28 | 9.2
24603 - FLORA PPTO C | 738 | IN 4000 | Concreto | Placa Ejes 1-4 / H-L y 4-6/ G-L Piso 21 Torre 3 | 2025-11-14 | 2025-12-12 | 2025-12-17 | 28 | 28 | 36.9 | 131.8 | PLACA | 28 | PLACA-28-28 | 2026-10-22 | NUEVO | 2026-10-22 | 28 | 8.9
24603 - FLORA PPTO C | 738 | IN 4000 | Concreto | Placa Ejes 1-4 / H-L y 4-6/ G-L Piso 21 Torre 3 | 2025-11-14 | 2025-12-12 | 2025-12-17 | 28 | 28 | 37.3 | 133.2 | PLACA | 28 | PLACA-28-28 | 2026-10-22 | NUEVO | 2026-10-22 | 28 | 9.3
24603 - FLORA PPTO C | 739 | P 3000 | Concreto | Columna piso 2 eje 1 - A - C comercio 2 | 2025-11-15 | 2025-12-13 | 2025-12-17 | 28 | 21 | 34.9 | 166.2 | MURO | 21 | MURO-21-28 | 2026-10-22 | NUEVO | 2026-10-22 | 21 | 13.9
24603 - FLORA PPTO C | 739 | P 3000 | Concreto | Columna piso 2 eje 1 - A - C comercio 2 | 2025-11-15 | 2025-12-13 | 2025-12-17 | 28 | 21 | 33.8 | 161 | MURO | 21 | MURO-21-28 | 2026-10-22 | NUEVO | 2026-10-22 | 21 | 12.8
24603 - FLORA PPTO C | 739 | P 3000 | Concreto | Columna piso 2 eje 1 - A - C comercio 2 | 2025-11-15 | 2025-12-13 | 2025-12-17 | 28 | 21 | 35.4 | 168.6 | MURO | 21 | MURO-21-28 | 2026-10-22 | NUEVO | 2026-10-22 | 21 | 14.4
24603 - FLORA PPTO C | 740 | IN 4000 | Concreto | Placa eje 3 - 10 / A - F piso 22 torre 4 | 2025-11-15 | 2025-12-13 | 2025-12-17 | 28 | 28 | 37.7 | 134.6 | PLACA | 28 | PLACA-28-28 | 2026-10-22 | NUEVO | 2026-10-22 | 28 | 9.7
24603 - FLORA PPTO C | 740 | IN 4000 | Concreto | Placa eje 3 - 10 / A - F piso 22 torre 4 | 2025-11-15 | 2025-12-13 | 2025-12-17 | 28 | 28 | 39.3 | 140.4 | PLACA | 28 | PLACA-28-28 | 2026-10-22 | NUEVO | 2026-10-22 | 28 | 11.3
24603 - FLORA PPTO C | 740 | IN 4000 | Concreto | Placa eje 3 - 10 / A - F piso 22 torre 4 | 2025-11-15 | 2025-12-13 | 2025-12-17 | 28 | 28 | 38.2 | 136.4 | PLACA | 28 | PLACA-28-28 | 2026-10-22 | NUEVO | 2026-10-22 | 28 | 10.2
24603 - FLORA PPTO C | 741 | No especificado | Concreto | Pilote 32 torre 1 | 2025-11-15 | 2025-12-13 | 2025-12-17 | 28 | 31.5 | 36.4 | 115.6 | TREMIE | 34 | TREMIE-34-28 | 2026-10-22 | NUEVO | 2026-10-22 |  | 4.9
24603 - FLORA PPTO C | 741 | No especificado | Concreto | Pilote 32 torre 1 | 2025-11-15 | 2025-12-13 | 2025-12-17 | 28 | 31.5 | 35.4 | 112.4 | TREMIE | 34 | TREMIE-34-28 | 2026-10-22 | NUEVO | 2026-10-22 |  | 3.9
24603 - FLORA PPTO C | 741 | No especificado | Concreto | Pilote 32 torre 1 | 2025-11-15 | 2025-12-13 | 2025-12-17 | 28 | 31.5 | 35.6 | 113 | TREMIE | 34 | TREMIE-34-28 | 2026-10-22 | NUEVO | 2026-10-22 |  | 4.1
24603 - FLORA PPTO C | 742 | AU 5000 | Concreto | Muros eje 1 - 3 / A - F y 2 - 4 / G - L piso 21 torre 4 | 2025-11-15 | 2025-12-13 | 2025-12-17 | 28 | 35 | 47.8 | 136.6 | MURO | 41 | MURO-41-28 | 2026-10-22 | NUEVO | 2026-10-22 | 41 | 12.8
24603 - FLORA PPTO C | 742 | AU 5000 | Concreto | Muros eje 1 - 3 / A - F y 2 - 4 / G - L piso 21 torre 4 | 2025-11-15 | 2025-12-13 | 2025-12-17 | 28 | 35 | 48.3 | 138 | MURO | 41 | MURO-41-28 | 2026-10-22 | NUEVO | 2026-10-22 | 41 | 13.3
24603 - FLORA PPTO C | 742 | AU 5000 | Concreto | Muros eje 1 - 3 / A - F y 2 - 4 / G - L piso 21 torre 4 | 2025-11-15 | 2025-12-13 | 2025-12-17 | 28 | 35 | 47 | 134.3 | MURO | 41 | MURO-41-28 | 2026-10-22 | NUEVO | 2026-10-22 | 41 | 12
24603 - FLORA PPTO C | 743 | T 3000 | Concreto | Pantalla hembra 45 | 2025-11-18 | 2025-12-16 | 2025-12-17 | 28 | 21 | 25.5 | 121.4 | TREMIE | 21 | TREMIE-21-28 | 2026-10-22 | NUEVO | 2026-10-22 | 21 | 4.5
24603 - FLORA PPTO C | 743 | T 3000 | Concreto | Pantalla hembra 45 | 2025-11-18 | 2025-12-16 | 2025-12-17 | 28 | 21 | 26 | 123.8 | TREMIE | 21 | TREMIE-21-28 | 2026-10-22 | NUEVO | 2026-10-22 | 21 | 5
24603 - FLORA PPTO C | 743 | T 3000 | Concreto | Pantalla hembra 45 | 2025-11-18 | 2025-12-16 | 2025-12-17 | 28 | 21 | 26.1 | 124.3 | TREMIE | 21 | TREMIE-21-28 | 2026-10-22 | NUEVO | 2026-10-22 | 21 | 5.1
24603 - FLORA PPTO C | 744 | IN 4000 | Concreto | Placa ejes 3 - 1 0 / G - L piso 22 torre 4 | 2025-11-18 | 2025-12-16 | 2025-12-17 | 28 | 28 | 41 | 146.4 | PLACA | 28 | PLACA-28-28 | 2026-10-22 | NUEVO | 2026-10-22 | 28 | 13
24603 - FLORA PPTO C | 744 | IN 4000 | Concreto | Placa ejes 3 - 1 0 / G - L piso 22 torre 4 | 2025-11-18 | 2025-12-16 | 2025-12-17 | 28 | 28 | 41.3 | 147.5 | PLACA | 28 | PLACA-28-28 | 2026-10-22 | NUEVO | 2026-10-22 | 28 | 13.3
24603 - FLORA PPTO C | 744 | IN 4000 | Concreto | Placa ejes 3 - 1 0 / G - L piso 22 torre 4 | 2025-11-18 | 2025-12-16 | 2025-12-17 | 28 | 28 | 41.2 | 147.1 | PLACA | 28 | PLACA-28-28 | 2026-10-22 | NUEVO | 2026-10-22 | 28 | 13.2
24603 - FLORA PPTO C | 745 | AU 5000 | Concreto | Muros ejes 1 - 3 / G - L piso 21 torre 4 y 9 - 12 / G - L y 7 - 9 / A - F piso 21 torre 3 | 2025-11-18 | 2025-12-16 | 2025-12-17 | 28 | 35 | 43.6 | 124.6 | MURO | 41 | MURO-41-28 | 2026-10-22 | NUEVO | 2026-10-22 | 41 | 8.6
24603 - FLORA PPTO C | 745 | AU 5000 | Concreto | Muros ejes 1 - 3 / G - L piso 21 torre 4 y 9 - 12 / G - L y 7 - 9 / A - F piso 21 torre 3 | 2025-11-18 | 2025-12-16 | 2025-12-17 | 28 | 35 | 42.2 | 120.6 | MURO | 41 | MURO-41-28 | 2026-10-22 | NUEVO | 2026-10-22 | 41 | 7.2
24603 - FLORA PPTO C | 745 | AU 5000 | Concreto | Muros ejes 1 - 3 / G - L piso 21 torre 4 y 9 - 12 / G - L y 7 - 9 / A - F piso 21 torre 3 | 2025-11-18 | 2025-12-16 | 2025-12-17 | 28 | 35 | 42.5 | 121.4 | MURO | 41 | MURO-41-28 | 2026-10-22 | NUEVO | 2026-10-22 | 41 | 7.5
24603 - FLORA PPTO C | 746 | T-4500 | Concreto | Pilote 69 torre 1 | 2025-11-19 | 2025-12-17 | 2025-12-18 | 28 | 31.5 | 36.8 | 116.8 | TREMIE | 34 | TREMIE-34-28 | 2026-10-22 | NUEVO | 2026-10-22 |  | 5.3
24603 - FLORA PPTO C | 746 | T-4500 | Concreto | Pilote 69 torre 1 | 2025-11-19 | 2025-12-17 | 2025-12-18 | 28 | 31.5 | 36.5 | 115.9 | TREMIE | 34 | TREMIE-34-28 | 2026-10-22 | NUEVO | 2026-10-22 |  | 5
24603 - FLORA PPTO C | 746 | T-4500 | Concreto | Pilote 69 torre 1 | 2025-11-19 | 2025-12-17 | 2025-12-18 | 28 | 31.5 | 36.1 | 114.6 | TREMIE | 34 | TREMIE-34-28 | 2026-10-22 | NUEVO | 2026-10-22 |  | 4.6
24603 - FLORA PPTO C | 747 | IN-4000 | Concreto | Placa eje 8-12 / A-F piso 22 T3 | 2025-11-19 | 2025-12-17 | 2025-12-18 | 28 | 28 | 36.5 | 130.4 | PLACA | 28 | PLACA-28-28 | 2026-10-22 | NUEVO | 2026-10-22 | 28 | 8.5
24603 - FLORA PPTO C | 747 | IN-4000 | Concreto | Placa eje 8-12 / A-F piso 22 T3 | 2025-11-19 | 2025-12-17 | 2025-12-18 | 28 | 28 | 36 | 128.6 | PLACA | 28 | PLACA-28-28 | 2026-10-22 | NUEVO | 2026-10-22 | 28 | 8
24603 - FLORA PPTO C | 747 | IN-4000 | Concreto | Placa eje 8-12 / A-F piso 22 T3 | 2025-11-19 | 2025-12-17 | 2025-12-18 | 28 | 28 | 36.7 | 131.1 | PLACA | 28 | PLACA-28-28 | 2026-10-22 | NUEVO | 2026-10-22 | 28 | 8.7
24603 - FLORA PPTO C | 748 | AU-5000 | Concreto | Muros ej 4-7 / A-F y 9-7/6-2 P21 T3 | 2025-11-19 | 2025-12-17 | 2025-12-18 | 28 | 35 | 48.8 | 139.4 | MURO | 41 | MURO-41-28 | 2026-10-22 | NUEVO | 2026-10-22 | 41 | 13.8
24603 - FLORA PPTO C | 748 | AU-5000 | Concreto | Muros ej 4-7 / A-F y 9-7/6-2 P21 T3 | 2025-11-19 | 2025-12-17 | 2025-12-18 | 28 | 35 | 49.2 | 140.6 | MURO | 41 | MURO-41-28 | 2026-10-22 | NUEVO | 2026-10-22 | 41 | 14.2
24603 - FLORA PPTO C | 748 | AU-5000 | Concreto | Muros ej 4-7 / A-F y 9-7/6-2 P21 T3 | 2025-11-19 | 2025-12-17 | 2025-12-18 | 28 | 35 | 48.2 | 137.7 | MURO | 41 | MURO-41-28 | 2026-10-22 | NUEVO | 2026-10-22 | 41 | 13.2
24603 - FLORA PPTO C | 749 | T-4500 | Concreto | Pilote 51 torre 1 | 2025-11-20 | 2025-12-18 | 2025-12-22 | 28 | 31.5 | 35.2 | 111.7 | TREMIE | 34 | TREMIE-34-28 | 2026-10-22 | NUEVO | 2026-10-22 |  | 3.7
24603 - FLORA PPTO C | 749 | T-4500 | Concreto | Pilote 51 torre 1 | 2025-11-20 | 2025-12-18 | 2025-12-22 | 28 | 31.5 | 35.3 | 112.1 | TREMIE | 34 | TREMIE-34-28 | 2026-10-22 | NUEVO | 2026-10-22 |  | 3.8
24603 - FLORA PPTO C | 749 | T-4500 | Concreto | Pilote 51 torre 1 | 2025-11-20 | 2025-12-18 | 2025-12-22 | 28 | 31.5 | 34.7 | 110.2 | TREMIE | 34 | TREMIE-34-28 | 2026-10-22 | NUEVO | 2026-10-22 |  | 3.2
24603 - FLORA PPTO C | 750 | IN-4000 | Concreto | Placa ej 1-3 / G-L piso 22 T4 | 2025-11-20 | 2025-12-18 | 2025-12-22 | 28 | 28 | 34.1 | 121.8 | PLACA | 28 | PLACA-28-28 | 2026-10-22 | NUEVO | 2026-10-22 | 28 | 6.1
24603 - FLORA PPTO C | 750 | IN-4000 | Concreto | Placa ej 1-3 / G-L piso 22 T4 | 2025-11-20 | 2025-12-18 | 2025-12-22 | 28 | 28 | 34.2 | 122.1 | PLACA | 28 | PLACA-28-28 | 2026-10-22 | NUEVO | 2026-10-22 | 28 | 6.2
24603 - FLORA PPTO C | 750 | IN-4000 | Concreto | Placa ej 1-3 / G-L piso 22 T4 | 2025-11-20 | 2025-12-18 | 2025-12-22 | 28 | 28 | 34.3 | 122.5 | PLACA | 28 | PLACA-28-28 | 2026-10-22 | NUEVO | 2026-10-22 | 28 | 6.3
24603 - FLORA PPTO C | 751 | AU-5000 | Concreto | Muros ej 4-7 / G-L y 1-4 / A-F piso 21 T3 | 2025-11-20 | 2025-12-18 | 2025-12-22 | 28 | 35 | 46.4 | 132.6 | MURO | 41 | MURO-41-28 | 2026-10-22 | NUEVO | 2026-10-22 | 41 | 11.4
24603 - FLORA PPTO C | 751 | AU-5000 | Concreto | Muros ej 4-7 / G-L y 1-4 / A-F piso 21 T3 | 2025-11-20 | 2025-12-18 | 2025-12-22 | 28 | 35 | 46.5 | 132.9 | MURO | 41 | MURO-41-28 | 2026-10-22 | NUEVO | 2026-10-22 | 41 | 11.5
24603 - FLORA PPTO C | 751 | AU-5000 | Concreto | Muros ej 4-7 / G-L y 1-4 / A-F piso 21 T3 | 2025-11-20 | 2025-12-18 | 2025-12-22 | 28 | 35 | 45.2 | 129.1 | MURO | 41 | MURO-41-28 | 2026-10-22 | NUEVO | 2026-10-22 | 41 | 10.2
24603 - FLORA PPTO C | 752 | No especificado | Concreto | Columnas comercio 2 piso 2 E2 / A - B | 2025-11-21 | 2025-12-19 | 2025-12-22 | 28 | 21 | 26.4 | 125.7 | MURO | 21 | MURO-21-28 | 2026-10-22 | NUEVO | 2026-10-22 | 21 | 5.4
24603 - FLORA PPTO C | 752 | No especificado | Concreto | Columnas comercio 2 piso 2 E2 / A - B | 2025-11-21 | 2025-12-19 | 2025-12-22 | 28 | 21 | 26 | 123.8 | MURO | 21 | MURO-21-28 | 2026-10-22 | NUEVO | 2026-10-22 | 21 | 5
24603 - FLORA PPTO C | 752 | No especificado | Concreto | Columnas comercio 2 piso 2 E2 / A - B | 2025-11-21 | 2025-12-19 | 2025-12-22 | 28 | 21 | 25.6 | 121.9 | MURO | 21 | MURO-21-28 | 2026-10-22 | NUEVO | 2026-10-22 | 21 | 4.6
24603 - FLORA PPTO C | 753 | T4500 | Concreto | Pilote 31 torre 1 | 2025-11-21 | 2025-12-19 | 2025-12-22 | 28 | 31.5 | 33.2 | 105.4 | TREMIE | 34 | TREMIE-34-28 | 2026-10-22 | NUEVO | 2026-10-22 |  | 1.7
24603 - FLORA PPTO C | 753 | T4500 | Concreto | Pilote 31 torre 1 | 2025-11-21 | 2025-12-19 | 2025-12-22 | 28 | 31.5 | 33.6 | 106.7 | TREMIE | 34 | TREMIE-34-28 | 2026-10-22 | NUEVO | 2026-10-22 |  | 2.1
24603 - FLORA PPTO C | 753 | T4500 | Concreto | Pilote 31 torre 1 | 2025-11-21 | 2025-12-19 | 2025-12-22 | 28 | 31.5 | 32.3 | 102.5 | TREMIE | 34 | TREMIE-34-28 | 2026-10-22 | NUEVO | 2026-10-22 |  | 0.8
24603 - FLORA PPTO C | 754 | AU5000 | Concreto | Muros ej 1 - 4 / F- L piso 21 + 3 | 2025-11-21 | 2025-12-19 | 2025-12-22 | 28 | 35 | 45.8 | 130.9 | MURO | 41 | MURO-41-28 | 2026-10-22 | NUEVO | 2026-10-22 | 41 | 10.8
24603 - FLORA PPTO C | 754 | AU5000 | Concreto | Muros ej 1 - 4 / F- L piso 21 + 3 | 2025-11-21 | 2025-12-19 | 2025-12-22 | 28 | 35 | 46.6 | 133.1 | MURO | 41 | MURO-41-28 | 2026-10-22 | NUEVO | 2026-10-22 | 41 | 11.6
24603 - FLORA PPTO C | 754 | AU5000 | Concreto | Muros ej 1 - 4 / F- L piso 21 + 3 | 2025-11-21 | 2025-12-19 | 2025-12-22 | 28 | 35 | 45 | 128.6 | MURO | 41 | MURO-41-28 | 2026-10-22 | NUEVO | 2026-10-22 | 41 | 10
24603 - FLORA PPTO C | 755 | IN4000 | Concreto | Placa ej 4 - 8 / A - F piso 22 + 3 | 2025-11-21 | 2025-12-19 | 2025-12-22 | 28 | 28 | 32.4 | 115.7 | PLACA | 28 | PLACA-28-28 | 2026-10-22 | NUEVO | 2026-10-22 | 28 | 4.4
24603 - FLORA PPTO C | 755 | IN4000 | Concreto | Placa ej 4 - 8 / A - F piso 22 + 3 | 2025-11-21 | 2025-12-19 | 2025-12-22 | 28 | 28 | 31.5 | 112.5 | PLACA | 28 | PLACA-28-28 | 2026-10-22 | NUEVO | 2026-10-22 | 28 | 3.5
24603 - FLORA PPTO C | 755 | IN4000 | Concreto | Placa ej 4 - 8 / A - F piso 22 + 3 | 2025-11-21 | 2025-12-19 | 2025-12-22 | 28 | 28 | 32.4 | 115.7 | PLACA | 28 | PLACA-28-28 | 2026-10-22 | NUEVO | 2026-10-22 | 28 | 4.4
24603 - FLORA PPTO C | 756 | T4500 | Concreto | Pilote 33 torre 2 | 2025-11-22 | 2025-12-20 | 2025-12-23 | 28 | 31.5 | 39.7 | 126 | TREMIE | 34 | TREMIE-34-28 | 2026-10-22 | NUEVO | 2026-10-22 |  | 8.2
24603 - FLORA PPTO C | 756 | T4500 | Concreto | Pilote 33 torre 2 | 2025-11-22 | 2025-12-20 | 2025-12-23 | 28 | 31.5 | 40.2 | 127.6 | TREMIE | 34 | TREMIE-34-28 | 2026-10-22 | NUEVO | 2026-10-22 |  | 8.7
24603 - FLORA PPTO C | 756 | T4500 | Concreto | Pilote 33 torre 2 | 2025-11-22 | 2025-12-20 | 2025-12-23 | 28 | 31.5 | 38.9 | 123.5 | TREMIE | 34 | TREMIE-34-28 | 2026-10-22 | NUEVO | 2026-10-22 |  | 7.4
24603 - FLORA PPTO C | 757 | AU5000 | Concreto | Muros ej 3 - 10 / A - F piso 22 + 4 | 2025-11-22 | 2025-12-20 | 2025-12-23 | 28 | 35 | 46.9 | 134 | MURO | 41 | MURO-41-28 | 2026-10-22 | NUEVO | 2026-10-22 | 41 | 11.9
24603 - FLORA PPTO C | 757 | AU5000 | Concreto | Muros ej 3 - 10 / A - F piso 22 + 4 | 2025-11-22 | 2025-12-20 | 2025-12-23 | 28 | 35 | 47.3 | 135.1 | MURO | 41 | MURO-41-28 | 2026-10-22 | NUEVO | 2026-10-22 | 41 | 12.3
24603 - FLORA PPTO C | 757 | AU5000 | Concreto | Muros ej 3 - 10 / A - F piso 22 + 4 | 2025-11-22 | 2025-12-20 | 2025-12-23 | 28 | 35 | 48.5 | 138.6 | MURO | 41 | MURO-41-28 | 2026-10-22 | NUEVO | 2026-10-22 | 41 | 13.5
24603 - FLORA PPTO C | 758 | T4500 | Concreto | Pilote 56 torre 1 | 2025-11-24 | 2025-12-22 | 2025-12-26 | 28 | 31.5 | 37.1 | 117.8 | TREMIE | 34 | TREMIE-34-28 | 2026-10-22 | NUEVO | 2026-10-22 |  | 5.6
24603 - FLORA PPTO C | 758 | T4500 | Concreto | Pilote 56 torre 1 | 2025-11-24 | 2025-12-22 | 2025-12-26 | 28 | 31.5 | 37.3 | 118.4 | TREMIE | 34 | TREMIE-34-28 | 2026-10-22 | NUEVO | 2026-10-22 |  | 5.8
24603 - FLORA PPTO C | 758 | T4500 | Concreto | Pilote 56 torre 1 | 2025-11-24 | 2025-12-22 | 2025-12-26 | 28 | 31.5 | 37.7 | 119.7 | TREMIE | 34 | TREMIE-34-28 | 2026-10-22 | NUEVO | 2026-10-22 |  | 6.2
24603 - FLORA PPTO C | 759 | IN4000 | Concreto | Placa ej 1 - 4 / A - L + 4 - 8 / F - L piso 22 + 3 | 2025-11-24 | 2025-12-22 | 2025-12-26 | 28 | 28 | 45.2 | 161.4 | PLACA | 28 | PLACA-28-28 | 2026-10-22 | NUEVO | 2026-10-22 | 28 | 17.2
24603 - FLORA PPTO C | 759 | IN4000 | Concreto | Placa ej 1 - 4 / A - L + 4 - 8 / F - L piso 22 + 3 | 2025-11-24 | 2025-12-22 | 2025-12-26 | 28 | 28 | 44.7 | 159.6 | PLACA | 28 | PLACA-28-28 | 2026-10-22 | NUEVO | 2026-10-22 | 28 | 16.7
24603 - FLORA PPTO C | 759 | IN4000 | Concreto | Placa ej 1 - 4 / A - L + 4 - 8 / F - L piso 22 + 3 | 2025-11-24 | 2025-12-22 | 2025-12-26 | 28 | 28 | 43.1 | 153.9 | PLACA | 28 | PLACA-28-28 | 2026-10-22 | NUEVO | 2026-10-22 | 28 | 15.1
24603 - FLORA PPTO C | 760 | AU5000 | Concreto | Muros ej 4 - 10 / F- L piso 22 + 4 | 2025-11-24 | 2025-12-22 | 2025-12-26 | 28 | 35 | 51.7 | 147.7 | MURO | 41 | MURO-41-28 | 2026-10-22 | NUEVO | 2026-10-22 | 41 | 16.7
24603 - FLORA PPTO C | 760 | AU5000 | Concreto | Muros ej 4 - 10 / F- L piso 22 + 4 | 2025-11-24 | 2025-12-22 | 2025-12-26 | 28 | 35 | 52.4 | 149.7 | MURO | 41 | MURO-41-28 | 2026-10-22 | NUEVO | 2026-10-22 | 41 | 17.4
24603 - FLORA PPTO C | 760 | AU5000 | Concreto | Muros ej 4 - 10 / F- L piso 22 + 4 | 2025-11-24 | 2025-12-22 | 2025-12-26 | 28 | 35 | 52 | 148.6 | MURO | 41 | MURO-41-28 | 2026-10-22 | NUEVO | 2026-10-22 | 41 | 17
24603 - FLORA PPTO C | 761 | T3000 | Concreto | Pantalla 49 hembra | 2025-11-25 | 2025-12-23 | 2026-01-02 | 28 | 21 | 23.6 | 112.4 | TREMIE | 21 | TREMIE-21-28 | 2026-10-22 | NUEVO | 2026-10-22 | 21 | 2.6
24603 - FLORA PPTO C | 761 | T3000 | Concreto | Pantalla 49 hembra | 2025-11-25 | 2025-12-23 | 2026-01-02 | 28 | 21 | 22.8 | 108.6 | TREMIE | 21 | TREMIE-21-28 | 2026-10-22 | NUEVO | 2026-10-22 | 21 | 1.8
24603 - FLORA PPTO C | 761 | T3000 | Concreto | Pantalla 49 hembra | 2025-11-25 | 2025-12-23 | 2026-01-02 | 28 | 21 | 22.7 | 108.1 | TREMIE | 21 | TREMIE-21-28 | 2026-10-22 | NUEVO | 2026-10-22 | 21 | 1.7
24603 - FLORA PPTO C | 762 | No especificado | Concreto | Escalera piso 1-20 #3 | 2025-11-25 | 2025-12-23 | 2026-01-02 | 28 | 35 | 52.5 | 150 | AUTOCOMPAC | 41 | AUTOCOMPAC-41-28 | 2026-10-22 | NUEVO | 2026-10-22 | 41 | 17.5
24603 - FLORA PPTO C | 762 | No especificado | Concreto | Escalera piso 1-20 #3 | 2025-11-25 | 2025-12-23 | 2026-01-02 | 28 | 35 | 51 | 145.7 | AUTOCOMPAC | 41 | AUTOCOMPAC-41-28 | 2026-10-22 | NUEVO | 2026-10-22 | 41 | 16
24603 - FLORA PPTO C | 762 | No especificado | Concreto | Escalera piso 1-20 #3 | 2025-11-25 | 2025-12-23 | 2026-01-02 | 28 | 35 | 51.6 | 147.4 | AUTOCOMPAC | 41 | AUTOCOMPAC-41-28 | 2026-10-22 | NUEVO | 2026-10-22 | 41 | 16.6
24603 - FLORA PPTO C | 763 | No especificado | Concreto | Pilote 30 #7 | 2025-11-25 | 2025-12-23 | 2026-01-02 | 28 | 31.5 | 38.8 | 123.2 | TREMIE | 34 | TREMIE-34-28 | 2026-10-22 | NUEVO | 2026-10-22 |  | 7.3
24603 - FLORA PPTO C | 763 | No especificado | Concreto | Pilote 30 #7 | 2025-11-25 | 2025-12-23 | 2026-01-02 | 28 | 31.5 | 39.3 | 124.8 | TREMIE | 34 | TREMIE-34-28 | 2026-10-22 | NUEVO | 2026-10-22 |  | 7.8
24603 - FLORA PPTO C | 763 | No especificado | Concreto | Pilote 30 #7 | 2025-11-25 | 2025-12-23 | 2026-01-02 | 28 | 31.5 | 38 | 120.6 | TREMIE | 34 | TREMIE-34-28 | 2026-10-22 | NUEVO | 2026-10-22 |  | 6.5
24603 - FLORA PPTO C | 764 | No especificado | Concreto | Muros ejes 1-4/G-L; piso 22 torre 4 y ejes 9 - 12 / G - L, piso 22 torre 3. | 2025-11-25 | 2025-12-23 | 2026-01-02 | 28 | 35 | 49.8 | 142.3 | MURO | 41 | MURO-41-28 | 2026-10-22 | NUEVO | 2026-10-22 | 41 | 14.8
24603 - FLORA PPTO C | 764 | No especificado | Concreto | Muros ejes 1-4/G-L; piso 22 torre 4 y ejes 9 - 12 / G - L, piso 22 torre 3. | 2025-11-25 | 2025-12-23 | 2026-01-02 | 28 | 35 | 49.9 | 142.6 | MURO | 41 | MURO-41-28 | 2026-10-22 | NUEVO | 2026-10-22 | 41 | 14.9
24603 - FLORA PPTO C | 764 | No especificado | Concreto | Muros ejes 1-4/G-L; piso 22 torre 4 y ejes 9 - 12 / G - L, piso 22 torre 3. | 2025-11-25 | 2025-12-23 | 2026-01-02 | 28 | 35 | 50.4 | 144 | MURO | 41 | MURO-41-28 | 2026-10-22 | NUEVO | 2026-10-22 | 41 | 15.4
24603 - FLORA PPTO C | 764 | AU 5000 | Concreto | Muros ejes 1-4 / G-L Piso 22 torre 4 y ejes 9-12 / G-L Piso 22 torre 3 | 2025-11-25 | 2025-12-09 | 2025-12-11 | 14 | 35 | 41.1 | 117.4 | MURO | 41 | MURO-41-14 | 2026-10-22 | NUEVO | 2026-10-22 | 31.71 | 6.1
24603 - FLORA PPTO C | 764 | AU 5000 | Concreto | Muros ejes 1-4 / G-L Piso 22 torre 4 y ejes 9-12 / G-L Piso 22 torre 3 | 2025-11-25 | 2025-12-02 | 2025-12-10 | 7 | 35 | 40 | 114.3 | MURO | 41 | MURO-41-7 | 2026-10-22 | NUEVO | 2026-10-22 | 27.06 | 5
24603 - FLORA PPTO C | 765 | No especificado | Concreto | Pilote 9 torre 2 | 2025-11-26 | 2025-12-24 | 2026-01-02 | 28 | 31.5 | 45 | 142.9 | TREMIE | 34 | TREMIE-34-28 | 2026-10-22 | NUEVO | 2026-10-22 |  | 13.5
24603 - FLORA PPTO C | 765 | No especificado | Concreto | Pilote 9 torre 2 | 2025-11-26 | 2025-12-24 | 2026-01-02 | 28 | 31.5 | 45.5 | 144.4 | TREMIE | 34 | TREMIE-34-28 | 2026-10-22 | NUEVO | 2026-10-22 |  | 14
24603 - FLORA PPTO C | 765 | No especificado | Concreto | Pilote 9 torre 2 | 2025-11-26 | 2025-12-24 | 2026-01-02 | 28 | 31.5 | 44.3 | 140.6 | TREMIE | 34 | TREMIE-34-28 | 2026-10-22 | NUEVO | 2026-10-22 |  | 12.8
24603 - FLORA PPTO C | 765 | 4500 | Concreto | Pilote 9 torre 2 | 2025-11-26 | 2025-12-10 | 2025-12-11 | 14 | 31.5 | 40.8 | 129.5 | TREMIE | 34 | TREMIE-34-14 | 2026-10-22 | NUEVO | 2026-10-22 |  | 9.3
24603 - FLORA PPTO C | 765 | 4500 | Concreto | Pilote 9 torre 2 | 2025-11-26 | 2025-12-03 | 2025-12-10 | 7 | 31.5 | 39.9 | 126.7 | TREMIE | 34 | TREMIE-34-7 | 2026-10-22 | NUEVO | 2026-10-22 |  | 8.4
24603 - FLORA PPTO C | 766 | No especificado | Concreto | Placa ejes 3-10/ A-F piso 23 torre 4 | 2025-11-26 | 2025-12-24 | 2026-01-02 | 28 | 28 | 42.1 | 150.4 | PLACA | 28 | PLACA-28-28 | 2026-10-22 | NUEVO | 2026-10-22 | 28 | 14.1
24603 - FLORA PPTO C | 766 | No especificado | Concreto | Placa ejes 3-10/ A-F piso 23 torre 4 | 2025-11-26 | 2025-12-24 | 2026-01-02 | 28 | 28 | 40.8 | 145.7 | PLACA | 28 | PLACA-28-28 | 2026-10-22 | NUEVO | 2026-10-22 | 28 | 12.8
24603 - FLORA PPTO C | 766 | No especificado | Concreto | Placa ejes 3-10/ A-F piso 23 torre 4 | 2025-11-26 | 2025-12-24 | 2026-01-02 | 28 | 28 | 41.4 | 147.9 | PLACA | 28 | PLACA-28-28 | 2026-10-22 | NUEVO | 2026-10-22 | 28 | 13.4
24603 - FLORA PPTO C | 766 | IN 4000 | Concreto | Placa ejes 3-10 / A-F Piso 23 torre 4 | 2025-11-26 | 2025-12-10 | 2025-12-11 | 14 | 28 | 38.2 | 136.4 | PLACA | 28 | PLACA-28-14 | 2026-10-22 | NUEVO | 2026-10-22 | 21.65 | 10.2
24603 - FLORA PPTO C | 766 | IN 4000 | Concreto | Placa ejes 3-10 / A-F Piso 23 torre 4 | 2025-11-26 | 2025-12-03 | 2025-12-10 | 7 | 28 | 33.9 | 121.1 | PLACA | 28 | PLACA-28-7 | 2026-10-22 | NUEVO | 2026-10-22 | 18.48 | 5.9
24603 - FLORA PPTO C | 767 | No especificado | Concreto | Pantalla 46 macho | 2025-11-26 | 2025-12-24 | 2026-01-02 | 28 | 21 | 24.3 | 115.7 | TREMIE | 21 | TREMIE-21-28 | 2026-10-22 | NUEVO | 2026-10-22 | 21 | 3.3
24603 - FLORA PPTO C | 767 | No especificado | Concreto | Pantalla 46 macho | 2025-11-26 | 2025-12-24 | 2026-01-02 | 28 | 21 | 24.2 | 115.2 | TREMIE | 21 | TREMIE-21-28 | 2026-10-22 | NUEVO | 2026-10-22 | 21 | 3.2
24603 - FLORA PPTO C | 767 | No especificado | Concreto | Pantalla 46 macho | 2025-11-26 | 2025-12-24 | 2026-01-02 | 28 | 21 | 23.5 | 111.9 | TREMIE | 21 | TREMIE-21-28 | 2026-10-22 | NUEVO | 2026-10-22 | 21 | 2.5
24603 - FLORA PPTO C | 767 | T 3000 | Concreto | Pantalla macho 46 | 2025-11-26 | 2025-12-10 | 2025-12-11 | 14 | 21 | 22.8 | 108.6 | TREMIE | 21 | TREMIE-21-14 | 2026-10-22 | NUEVO | 2026-10-22 | 14.84 | 1.8
24603 - FLORA PPTO C | 767 | T 3000 | Concreto | Pantalla macho 46 | 2025-11-26 | 2025-12-03 | 2025-12-10 | 7 | 21 | 19 | 90.5 | TREMIE | 21 | TREMIE-21-7 | 2026-10-22 | NUEVO | 2026-10-22 | 11.76 | -2
24603 - FLORA PPTO C | 768 | No especificado | Concreto | Muros ejes 1-3/A-F piso 22 torre 4 y ejes 8-12/A-F Piso 22 torre 3 | 2025-11-26 | 2025-12-24 | 2026-01-02 | 28 | 35 | 58.3 | 166.6 | MURO | 41 | MURO-41-28 | 2026-10-22 | NUEVO | 2026-10-22 | 41 | 23.3
24603 - FLORA PPTO C | 768 | No especificado | Concreto | Muros ejes 1-3/A-F piso 22 torre 4 y ejes 8-12/A-F Piso 22 torre 3 | 2025-11-26 | 2025-12-24 | 2026-01-02 | 28 | 35 | 56.8 | 162.3 | MURO | 41 | MURO-41-28 | 2026-10-22 | NUEVO | 2026-10-22 | 41 | 21.8
24603 - FLORA PPTO C | 768 | No especificado | Concreto | Muros ejes 1-3/A-F piso 22 torre 4 y ejes 8-12/A-F Piso 22 torre 3 | 2025-11-26 | 2025-12-24 | 2026-01-02 | 28 | 35 | 57.4 | 164 | MURO | 41 | MURO-41-28 | 2026-10-22 | NUEVO | 2026-10-22 | 41 | 22.4
24603 - FLORA PPTO C | 768 | AU 5000 | Concreto | Muros ejes 1-3 / A-F Piso 22 torre 4 y ejes 8-12 / A-F piso 22 torre 3 | 2025-11-26 | 2025-12-10 | 2025-12-11 | 14 | 35 | 48.9 | 139.7 | MURO | 41 | MURO-41-14 | 2026-10-22 | NUEVO | 2026-10-22 | 31.71 | 13.9
24603 - FLORA PPTO C | 768 | AU 5000 | Concreto | Muros ejes 1-3 / A-F Piso 22 torre 4 y ejes 8-12 / A-F piso 22 torre 3 | 2025-11-26 | 2025-12-03 | 2025-12-10 | 7 | 35 | 36.8 | 105.1 | MURO | 41 | MURO-41-7 | 2026-10-22 | NUEVO | 2026-10-22 | 27.06 | 1.8
24603 - FLORA PPTO C | 769 | No especificado | Concreto | Pilote 62 torre 1 | 2025-11-27 | 2025-12-25 | 2026-01-02 | 28 | 31.5 | 40.2 | 127.6 | TREMIE | 34 | TREMIE-34-28 | 2026-10-22 | NUEVO | 2026-10-22 |  | 8.7
24603 - FLORA PPTO C | 769 | No especificado | Concreto | Pilote 62 torre 1 | 2025-11-27 | 2025-12-25 | 2026-01-02 | 28 | 31.5 | 40.6 | 128.9 | TREMIE | 34 | TREMIE-34-28 | 2026-10-22 | NUEVO | 2026-10-22 |  | 9.1
24603 - FLORA PPTO C | 769 | No especificado | Concreto | Pilote 62 torre 1 | 2025-11-27 | 2025-12-25 | 2026-01-02 | 28 | 31.5 | 40.7 | 129.2 | TREMIE | 34 | TREMIE-34-28 | 2026-10-22 | NUEVO | 2026-10-22 |  | 9.2
24603 - FLORA PPTO C | 770 | AU - 5000 | Concreto | Muros ejes 4 - 8 / A - F y 7 - 9 / G - L piso 22 torre 3 | 2025-11-27 | 2025-12-25 | 2026-01-02 | 28 | 35 | 45 | 128.6 | MURO | 41 | MURO-41-28 | 2026-10-22 | NUEVO | 2026-10-22 | 41 | 10
24603 - FLORA PPTO C | 770 | AU - 5000 | Concreto | Muros ejes 4 - 8 / A - F y 7 - 9 / G - L piso 22 torre 3 | 2025-11-27 | 2025-12-25 | 2026-01-02 | 28 | 35 | 43.7 | 124.9 | MURO | 41 | MURO-41-28 | 2026-10-22 | NUEVO | 2026-10-22 | 41 | 8.7
24603 - FLORA PPTO C | 770 | AU - 5000 | Concreto | Muros ejes 4 - 8 / A - F y 7 - 9 / G - L piso 22 torre 3 | 2025-11-27 | 2025-12-25 | 2026-01-02 | 28 | 35 | 44.1 | 126 | MURO | 41 | MURO-41-28 | 2026-10-22 | NUEVO | 2026-10-22 | 41 | 9.1
24603 - FLORA PPTO C | 771 | IN - 4000 | Concreto | Placa ejes 3 - 10 / G - L piso 23 torre 4 | 2025-11-27 | 2025-12-25 | 2026-01-02 | 28 | 28 | 47.2 | 168.6 | PLACA | 28 | PLACA-28-28 | 2026-10-22 | NUEVO | 2026-10-22 | 28 | 19.2
24603 - FLORA PPTO C | 771 | IN - 4000 | Concreto | Placa ejes 3 - 10 / G - L piso 23 torre 4 | 2025-11-27 | 2025-12-25 | 2026-01-02 | 28 | 28 | 48.9 | 174.6 | PLACA | 28 | PLACA-28-28 | 2026-10-22 | NUEVO | 2026-10-22 | 28 | 20.9
24603 - FLORA PPTO C | 771 | IN - 4000 | Concreto | Placa ejes 3 - 10 / G - L piso 23 torre 4 | 2025-11-27 | 2025-12-25 | 2026-01-02 | 28 | 28 | 47.4 | 169.3 | PLACA | 28 | PLACA-28-28 | 2026-10-22 | NUEVO | 2026-10-22 | 28 | 19.4
24603 - FLORA PPTO C | 772 | T - 3000 | Concreto | Pantalla macho 42 | 2025-11-27 | 2025-12-25 | 2026-01-02 | 28 | 21 | 28.3 | 134.8 | TREMIE | 21 | TREMIE-21-28 | 2026-10-22 | NUEVO | 2026-10-22 | 21 | 7.3
24603 - FLORA PPTO C | 772 | T - 3000 | Concreto | Pantalla macho 42 | 2025-11-27 | 2025-12-25 | 2026-01-02 | 28 | 21 | 27.3 | 130 | TREMIE | 21 | TREMIE-21-28 | 2026-10-22 | NUEVO | 2026-10-22 | 21 | 6.3
24603 - FLORA PPTO C | 772 | T - 3000 | Concreto | Pantalla macho 42 | 2025-11-27 | 2025-12-25 | 2026-01-02 | 28 | 21 | 27.4 | 130.5 | TREMIE | 21 | TREMIE-21-28 | 2026-10-22 | NUEVO | 2026-10-22 | 21 | 6.4
24603 - FLORA PPTO C | 773 | T - 3000 | Concreto | Columnas eje 2 - C | 2025-11-28 | 2025-12-26 | 2026-01-02 | 28 | 21 | 40.7 | 193.8 | MURO | 21 | MURO-21-28 | 2026-10-22 | NUEVO | 2026-10-22 | 21 | 19.7
24603 - FLORA PPTO C | 773 | T - 3000 | Concreto | Columnas eje 2 - C | 2025-11-28 | 2025-12-26 | 2026-01-02 | 28 | 21 | 41.6 | 198.1 | MURO | 21 | MURO-21-28 | 2026-10-22 | NUEVO | 2026-10-22 | 21 | 20.6
24603 - FLORA PPTO C | 773 | T - 3000 | Concreto | Columnas eje 2 - C | 2025-11-28 | 2025-12-26 | 2026-01-02 | 28 | 21 | 41 | 195.2 | MURO | 21 | MURO-21-28 | 2026-10-22 | NUEVO | 2026-10-22 | 21 | 20
24603 - FLORA PPTO C | 773 | T 3000 | Concreto | Columna ejes 2-C | 2025-11-28 | 2025-12-12 | 2025-12-18 | 14 | 21 | 38.3 | 182.4 | MURO | 21 | MURO-21-14 | 2026-10-22 | NUEVO | 2026-10-22 | 16.24 | 17.3
24603 - FLORA PPTO C | 773 | T 3000 | Concreto | Columna ejes 2-C | 2025-11-28 | 2025-12-05 | 2025-12-10 | 7 | 21 | 24.5 | 116.7 | MURO | 21 | MURO-21-7 | 2026-10-22 | NUEVO | 2026-10-22 | 13.86 | 3.5
24603 - FLORA PPTO C | 774 | No especificado | Concreto | Pilote 35 torre 1 | 2025-11-28 | 2025-12-26 | 2026-01-02 | 28 | 31.5 | 37.5 | 119 | TREMIE | 34 | TREMIE-34-28 | 2026-10-22 | NUEVO | 2026-10-22 |  | 6
24603 - FLORA PPTO C | 774 | No especificado | Concreto | Pilote 35 torre 1 | 2025-11-28 | 2025-12-26 | 2026-01-02 | 28 | 31.5 | 36.4 | 115.6 | TREMIE | 34 | TREMIE-34-28 | 2026-10-22 | NUEVO | 2026-10-22 |  | 4.9
24603 - FLORA PPTO C | 774 | No especificado | Concreto | Pilote 35 torre 1 | 2025-11-28 | 2025-12-26 | 2026-01-02 | 28 | 31.5 | 36.7 | 116.5 | TREMIE | 34 | TREMIE-34-28 | 2026-10-22 | NUEVO | 2026-10-22 |  | 5.2
24603 - FLORA PPTO C | 774 | 4500 | Concreto | Pilote 35 torre 1 | 2025-11-28 | 2025-12-12 | 2025-12-18 | 14 | 31.5 | 31.1 | 98.7 | TREMIE | 34 | TREMIE-34-14 | 2026-10-22 | NUEVO | 2026-10-22 |  | -0.4
24603 - FLORA PPTO C | 774 | 4500 | Concreto | Pilote 35 torre 1 | 2025-11-28 | 2025-12-05 | 2025-12-10 | 7 | 31.5 | 27.7 | 87.9 | TREMIE | 34 | TREMIE-34-7 | 2026-10-22 | NUEVO | 2026-10-22 |  | -3.8
24603 - FLORA PPTO C | 775 | No especificado | Concreto | Base columna inclinados eje 3 - B | 2025-11-28 | 2025-12-26 | 2026-01-02 | 28 | 31.5 | 38.9 | 123.5 | MURO | 34 | MURO-34-28 | 2026-10-22 | NUEVO | 2026-10-22 | 34 | 7.4
24603 - FLORA PPTO C | 775 | No especificado | Concreto | Base columna inclinados eje 3 - B | 2025-11-28 | 2025-12-26 | 2026-01-02 | 28 | 31.5 | 39.2 | 124.4 | MURO | 34 | MURO-34-28 | 2026-10-22 | NUEVO | 2026-10-22 | 34 | 7.7
24603 - FLORA PPTO C | 775 | No especificado | Concreto | Base columna inclinados eje 3 - B | 2025-11-28 | 2025-12-26 | 2026-01-02 | 28 | 31.5 | 38 | 120.6 | MURO | 34 | MURO-34-28 | 2026-10-22 | NUEVO | 2026-10-22 | 34 | 6.5
24603 - FLORA PPTO C | 775 | 4500 | Concreto | Voca columna C2 piso 1 eje 3-B | 2025-11-28 | 2025-12-12 | 2025-12-18 | 14 | 31.5 | 30.6 | 97.1 | MURO | 34 | MURO-34-14 | 2026-10-22 | NUEVO | 2026-10-22 | 26.29 | -0.9
24603 - FLORA PPTO C | 775 | 4500 | Concreto | Voca columna C2 piso 1 eje 3-B | 2025-11-28 | 2025-12-05 | 2025-12-10 | 7 | 31.5 | 25.8 | 81.9 | MURO | 34 | MURO-34-7 | 2026-10-22 | NUEVO | 2026-10-22 | 22.44 | -5.7
24603 - FLORA PPTO C | 776 | T - 3000 | Concreto | Pantalla 53 hembra | 2025-11-28 | 2025-12-26 | 2026-01-02 | 28 | 21 | 29.3 | 139.5 | TREMIE | 21 | TREMIE-21-28 | 2026-10-22 | NUEVO | 2026-10-22 | 21 | 8.3
24603 - FLORA PPTO C | 776 | T - 3000 | Concreto | Pantalla 53 hembra | 2025-11-28 | 2025-12-26 | 2026-01-02 | 28 | 21 | 28.5 | 135.7 | TREMIE | 21 | TREMIE-21-28 | 2026-10-22 | NUEVO | 2026-10-22 | 21 | 7.5
24603 - FLORA PPTO C | 776 | T - 3000 | Concreto | Pantalla 53 hembra | 2025-11-28 | 2025-12-26 | 2026-01-02 | 28 | 21 | 28.6 | 136.2 | TREMIE | 21 | TREMIE-21-28 | 2026-10-22 | NUEVO | 2026-10-22 | 21 | 7.6
24603 - FLORA PPTO C | 776 | T 3000 | Concreto | Pantalla hembra 53 | 2025-11-28 | 2025-12-12 | 2025-12-18 | 14 | 21 | 23.3 | 111 | TREMIE | 21 | TREMIE-21-14 | 2026-10-22 | NUEVO | 2026-10-22 | 14.84 | 2.3
24603 - FLORA PPTO C | 776 | T 3000 | Concreto | Pantalla hembra 53 | 2025-11-28 | 2025-12-05 | 2025-12-10 | 7 | 21 | 20.9 | 99.5 | TREMIE | 21 | TREMIE-21-7 | 2026-10-22 | NUEVO | 2026-10-22 | 11.76 | -0.1
24603 - FLORA PPTO C | 777 | IN 4000 | Concreto | Placa eje 1 - 3 / A - F piso 23 torre 4 y ejes 8 - 12 / A - F. | 2025-11-28 | 2025-12-26 | 2026-01-02 | 28 | 28 | 43.7 | 156.1 | PLACA | 28 | PLACA-28-28 | 2026-10-22 | NUEVO | 2026-10-22 | 28 | 15.7
24603 - FLORA PPTO C | 777 | IN 4000 | Concreto | Placa eje 1 - 3 / A - F piso 23 torre 4 y ejes 8 - 12 / A - F. | 2025-11-28 | 2025-12-26 | 2026-01-02 | 28 | 28 | 44.2 | 157.9 | PLACA | 28 | PLACA-28-28 | 2026-10-22 | NUEVO | 2026-10-22 | 28 | 16.2
24603 - FLORA PPTO C | 777 | IN 4000 | Concreto | Placa eje 1 - 3 / A - F piso 23 torre 4 y ejes 8 - 12 / A - F. | 2025-11-28 | 2025-12-26 | 2026-01-02 | 28 | 28 | 43.6 | 155.7 | PLACA | 28 | PLACA-28-28 | 2026-10-22 | NUEVO | 2026-10-22 | 28 | 15.6
24603 - FLORA PPTO C | 777 | IN 4000 | Concreto | Placa ejes 1-3 / A-F Piso 23 torre 4 y ejes 8-12 / A-F Piso 23 torre 3 | 2025-11-28 | 2025-12-12 | 2025-12-18 | 14 | 28 | 37.8 | 135 | PLACA | 28 | PLACA-28-14 | 2026-10-22 | NUEVO | 2026-10-22 | 21.65 | 9.8
24603 - FLORA PPTO C | 777 | IN 4000 | Concreto | Placa ejes 1-3 / A-F Piso 23 torre 4 y ejes 8-12 / A-F Piso 23 torre 3 | 2025-11-28 | 2025-12-05 | 2025-12-10 | 7 | 28 | 33.1 | 118.2 | PLACA | 28 | PLACA-28-7 | 2026-10-22 | NUEVO | 2026-10-22 | 18.48 | 5.1
24603 - FLORA PPTO C | 778 | AU 5000 | Concreto | Muros eje 1 - 7 / G - L piso 22 torre 4 | 2025-11-28 | 2025-12-26 | 2026-01-02 | 28 | 35 | 55.6 | 158.9 | MURO | 41 | MURO-41-28 | 2026-10-22 | NUEVO | 2026-10-22 | 41 | 20.6
24603 - FLORA PPTO C | 778 | AU 5000 | Concreto | Muros eje 1 - 7 / G - L piso 22 torre 4 | 2025-11-28 | 2025-12-26 | 2026-01-02 | 28 | 35 | 54 | 154.3 | MURO | 41 | MURO-41-28 | 2026-10-22 | NUEVO | 2026-10-22 | 41 | 19
24603 - FLORA PPTO C | 778 | AU 5000 | Concreto | Muros eje 1 - 7 / G - L piso 22 torre 4 | 2025-11-28 | 2025-12-26 | 2026-01-02 | 28 | 35 | 55.9 | 159.7 | MURO | 41 | MURO-41-28 | 2026-10-22 | NUEVO | 2026-10-22 | 41 | 20.9
24603 - FLORA PPTO C | 778 | AU 5000 | Concreto | Muros ejes 1-7 / G-L Piso 22 torre 4 | 2025-11-28 | 2025-12-12 | 2025-12-18 | 14 | 35 | 45.5 | 130 | MURO | 41 | MURO-41-14 | 2026-10-22 | NUEVO | 2026-10-22 | 31.71 | 10.5
24603 - FLORA PPTO C | 778 | AU 5000 | Concreto | Muros ejes 1-7 / G-L Piso 22 torre 4 | 2025-11-28 | 2025-12-05 | 2025-12-10 | 7 | 35 | 35 | 100 | MURO | 41 | MURO-41-7 | 2026-10-22 | NUEVO | 2026-10-22 | 27.06 | 0
24603 - FLORA PPTO C | 779 | No especificado | Concreto | Pilote 8 torre 1 | 2025-11-29 | 2025-12-27 | 2026-01-06 | 28 | 31.5 | 40.9 | 129.8 | TREMIE | 34 | TREMIE-34-28 | 2026-10-22 | NUEVO | 2026-10-22 |  | 9.4
24603 - FLORA PPTO C | 779 | No especificado | Concreto | Pilote 8 torre 1 | 2025-11-29 | 2025-12-27 | 2026-01-06 | 28 | 31.5 | 40.6 | 128.9 | TREMIE | 34 | TREMIE-34-28 | 2026-10-22 | NUEVO | 2026-10-22 |  | 9.1
24603 - FLORA PPTO C | 779 | No especificado | Concreto | Pilote 8 torre 1 | 2025-11-29 | 2025-12-27 | 2026-01-06 | 28 | 31.5 | 40 | 127 | TREMIE | 34 | TREMIE-34-28 | 2026-10-22 | NUEVO | 2026-10-22 |  | 8.5
24603 - FLORA PPTO C | 779 | 4500 | Concreto | Pilote 8 torre 1 | 2025-11-29 | 2025-12-13 | 2025-12-18 | 14 | 31.5 | 31.3 | 99.4 | TREMIE | 34 | TREMIE-34-14 | 2026-10-22 | NUEVO | 2026-10-22 |  | -0.2
24603 - FLORA PPTO C | 779 | 4500 | Concreto | Pilote 8 torre 1 | 2025-11-29 | 2025-12-06 | 2025-12-10 | 7 | 31.5 | 26.9 | 85.4 | TREMIE | 34 | TREMIE-34-7 | 2026-10-22 | NUEVO | 2026-10-22 |  | -4.6
24603 - FLORA PPTO C | 780 | IN 4000 | Concreto | Placa ejes 8 - 12 / A - F piso 23 torre 3 y eje 1 - 3 / A - F piso 23 torre 4 | 2025-11-29 | 2025-12-27 | 2026-01-06 | 28 | 28 | 47.9 | 171.1 | PLACA | 28 | PLACA-28-28 | 2026-10-22 | NUEVO | 2026-10-22 | 28 | 19.9
24603 - FLORA PPTO C | 780 | IN 4000 | Concreto | Placa ejes 8 - 12 / A - F piso 23 torre 3 y eje 1 - 3 / A - F piso 23 torre 4 | 2025-11-29 | 2025-12-27 | 2026-01-06 | 28 | 28 | 47.8 | 170.7 | PLACA | 28 | PLACA-28-28 | 2026-10-22 | NUEVO | 2026-10-22 | 28 | 19.8
24603 - FLORA PPTO C | 780 | IN 4000 | Concreto | Placa ejes 8 - 12 / A - F piso 23 torre 3 y eje 1 - 3 / A - F piso 23 torre 4 | 2025-11-29 | 2025-12-27 | 2026-01-06 | 28 | 28 | 48.3 | 172.5 | PLACA | 28 | PLACA-28-28 | 2026-10-22 | NUEVO | 2026-10-22 | 28 | 20.3
24603 - FLORA PPTO C | 780 | IN 4000 | Concreto | Placa ejes 8-12 / A-F Piso 23 torre 3 y ejes 1-3 / A-F Piso 23 torre 4 | 2025-11-29 | 2025-12-13 | 2025-12-18 | 14 | 28 | 43.3 | 154.6 | PLACA | 28 | PLACA-28-14 | 2026-10-22 | NUEVO | 2026-10-22 | 21.65 | 15.3
24603 - FLORA PPTO C | 780 | IN 4000 | Concreto | Placa ejes 8-12 / A-F Piso 23 torre 3 y ejes 1-3 / A-F Piso 23 torre 4 | 2025-11-29 | 2025-12-06 | 2025-12-10 | 7 | 28 | 33.8 | 120.7 | PLACA | 28 | PLACA-28-7 | 2026-10-22 | NUEVO | 2026-10-22 | 18.48 | 5.8
24603 - FLORA PPTO C | 781 | AU 5000 | Concreto | Muros ejes 1 - 4 / G - L piso 23 torre 4 y ejes 5 - 7 / A - F piso 23 torre 3 | 2025-11-29 | 2025-12-27 | 2026-01-06 | 28 | 35 | 56.6 | 161.7 | MURO | 41 | MURO-41-28 | 2026-10-22 | NUEVO | 2026-10-22 | 41 | 21.6
24603 - FLORA PPTO C | 781 | AU 5000 | Concreto | Muros ejes 1 - 4 / G - L piso 23 torre 4 y ejes 5 - 7 / A - F piso 23 torre 3 | 2025-11-29 | 2025-12-27 | 2026-01-06 | 28 | 35 | 55.2 | 157.7 | MURO | 41 | MURO-41-28 | 2026-10-22 | NUEVO | 2026-10-22 | 41 | 20.2
24603 - FLORA PPTO C | 781 | AU 5000 | Concreto | Muros ejes 1 - 4 / G - L piso 23 torre 4 y ejes 5 - 7 / A - F piso 23 torre 3 | 2025-11-29 | 2025-12-27 | 2026-01-06 | 28 | 35 | 55.8 | 159.4 | MURO | 41 | MURO-41-28 | 2026-10-22 | NUEVO | 2026-10-22 | 41 | 20.8
24603 - FLORA PPTO C | 781 | AU 5000 | Concreto | Muros ejes 1-4 / G-L piso 23 torre 4 y ejes 5-7 / A-F Piso 23 torre 3 | 2025-11-29 | 2025-12-13 | 2025-12-18 | 14 | 35 | 49.6 | 141.7 | MURO | 41 | MURO-41-14 | 2026-10-22 | NUEVO | 2026-10-22 | 31.71 | 14.6
24603 - FLORA PPTO C | 781 | AU 5000 | Concreto | Muros ejes 1-4 / G-L piso 23 torre 4 y ejes 5-7 / A-F Piso 23 torre 3 | 2025-11-29 | 2025-12-06 | 2025-12-10 | 7 | 35 | 34.4 | 98.3 | MURO | 41 | MURO-41-7 | 2026-10-22 | NUEVO | 2026-10-22 | 27.06 | -0.6
24603 - FLORA PPTO C | 782 | No especificado | Concreto | Pilote 61 torre 1 | 2025-12-01 | 2025-12-29 | 2026-01-06 | 28 | 31.5 | 46 | 146 | TREMIE | 34 | TREMIE-34-28 | 2026-10-22 | NUEVO | 2026-10-22 |  | 14.5
24603 - FLORA PPTO C | 782 | No especificado | Concreto | Pilote 61 torre 1 | 2025-12-01 | 2025-12-29 | 2026-01-06 | 28 | 31.5 | 44.8 | 142.2 | TREMIE | 34 | TREMIE-34-28 | 2026-10-22 | NUEVO | 2026-10-22 |  | 13.3
24603 - FLORA PPTO C | 782 | No especificado | Concreto | Pilote 61 torre 1 | 2025-12-01 | 2025-12-29 | 2026-01-06 | 28 | 31.5 | 46.4 | 147.3 | TREMIE | 34 | TREMIE-34-28 | 2026-10-22 | NUEVO | 2026-10-22 |  | 14.9
24603 - FLORA PPTO C | 782 | 4500 | Concreto | Pilote 61 torre 1 | 2025-12-01 | 2025-12-15 | 2025-12-18 | 14 | 31.5 | 36.2 | 114.9 | TREMIE | 34 | TREMIE-34-14 | 2026-10-22 | NUEVO | 2026-10-22 |  | 4.7
24603 - FLORA PPTO C | 782 | 4500 | Concreto | Pilote 61 torre 1 | 2025-12-01 | 2025-12-08 | 2025-12-10 | 7 | 31.5 | 34.8 | 110.5 | TREMIE | 34 | TREMIE-34-7 | 2026-10-22 | NUEVO | 2026-10-22 |  | 3.3
24603 - FLORA PPTO C | 783 | T - 3000 | Concreto | Barrete M 44 | 2025-12-01 | 2025-12-29 | 2026-01-06 | 28 | 21 | 28.7 | 136.7 | TREMIE | 21 | TREMIE-21-28 | 2026-10-22 | NUEVO | 2026-10-22 | 21 | 7.7
24603 - FLORA PPTO C | 783 | T - 3000 | Concreto | Barrete M 44 | 2025-12-01 | 2025-12-29 | 2026-01-06 | 28 | 21 | 28.8 | 137.1 | TREMIE | 21 | TREMIE-21-28 | 2026-10-22 | NUEVO | 2026-10-22 | 21 | 7.8
24603 - FLORA PPTO C | 783 | T - 3000 | Concreto | Barrete M 44 | 2025-12-01 | 2025-12-29 | 2026-01-06 | 28 | 21 | 29.2 | 139 | TREMIE | 21 | TREMIE-21-28 | 2026-10-22 | NUEVO | 2026-10-22 | 21 | 8.2
24603 - FLORA PPTO C | 783 | T 3000 | Concreto | Barrete M-44 | 2025-12-01 | 2025-12-15 | 2025-12-18 | 14 | 21 | 23.2 | 110.5 | TREMIE | 21 | TREMIE-21-14 | 2026-10-22 | NUEVO | 2026-10-22 | 14.84 | 2.2
24603 - FLORA PPTO C | 783 | T 3000 | Concreto | Barrete M-44 | 2025-12-01 | 2025-12-08 | 2025-12-10 | 7 | 21 | 19.1 | 91 | TREMIE | 21 | TREMIE-21-7 | 2026-10-22 | NUEVO | 2026-10-22 | 11.76 | -1.9
24603 - FLORA PPTO C | 784 | IN - 4000 | Concreto | Placa ejes 1 - 8 / A - F piso 23 torre 3 | 2025-12-01 | 2025-12-29 | 2026-01-06 | 28 | 28 | 40.4 | 144.3 | PLACA | 28 | PLACA-28-28 | 2026-10-22 | NUEVO | 2026-10-22 | 28 | 12.4
24603 - FLORA PPTO C | 784 | IN - 4000 | Concreto | Placa ejes 1 - 8 / A - F piso 23 torre 3 | 2025-12-01 | 2025-12-29 | 2026-01-06 | 28 | 28 | 39.1 | 139.6 | PLACA | 28 | PLACA-28-28 | 2026-10-22 | NUEVO | 2026-10-22 | 28 | 11.1
24603 - FLORA PPTO C | 784 | IN - 4000 | Concreto | Placa ejes 1 - 8 / A - F piso 23 torre 3 | 2025-12-01 | 2025-12-29 | 2026-01-06 | 28 | 28 | 39.5 | 141.1 | PLACA | 28 | PLACA-28-28 | 2026-10-22 | NUEVO | 2026-10-22 | 28 | 11.5
24603 - FLORA PPTO C | 784 | IN 4000 | Concreto | Placa ejes 1-8 / A-F Piso 23 torre 3 | 2025-12-01 | 2025-12-15 | 2025-12-18 | 14 | 28 | 33.3 | 118.9 | PLACA | 28 | PLACA-28-14 | 2026-10-22 | NUEVO | 2026-10-22 | 21.65 | 5.3
24603 - FLORA PPTO C | 784 | IN 4000 | Concreto | Placa ejes 1-8 / A-F Piso 23 torre 3 | 2025-12-01 | 2025-12-08 | 2025-12-10 | 7 | 28 | 29.7 | 106.1 | PLACA | 28 | PLACA-28-7 | 2026-10-22 | NUEVO | 2026-10-22 | 18.48 | 1.7
24603 - FLORA PPTO C | 785 | AU - 5000 | Concreto | Muros ejes 8 - 10 / A - F y 6 - 7 / G - L y 2 - 4 / A - F piso 23 T.4 | 2025-12-01 | 2025-12-29 | 2026-01-06 | 28 | 35 | 55 | 157.1 | MURO | 41 | MURO-41-28 | 2026-10-22 | NUEVO | 2026-10-22 | 41 | 20
24603 - FLORA PPTO C | 785 | AU - 5000 | Concreto | Muros ejes 8 - 10 / A - F y 6 - 7 / G - L y 2 - 4 / A - F piso 23 T.4 | 2025-12-01 | 2025-12-29 | 2026-01-06 | 28 | 35 | 55.8 | 159.4 | MURO | 41 | MURO-41-28 | 2026-10-22 | NUEVO | 2026-10-22 | 41 | 20.8
24603 - FLORA PPTO C | 785 | AU - 5000 | Concreto | Muros ejes 8 - 10 / A - F y 6 - 7 / G - L y 2 - 4 / A - F piso 23 T.4 | 2025-12-01 | 2025-12-29 | 2026-01-06 | 28 | 35 | 54.4 | 155.4 | MURO | 41 | MURO-41-28 | 2026-10-22 | NUEVO | 2026-10-22 | 41 | 19.4
24603 - FLORA PPTO C | 785 | AU 5000 | Concreto | Muros ejes 8-10 / A-F, 6-7 / G-L y 2-4 / A-F Piso 23 torre 4 | 2025-12-01 | 2025-12-15 | 2025-12-18 | 14 | 35 | 47.1 | 134.6 | MURO | 41 | MURO-41-14 | 2026-10-22 | NUEVO | 2026-10-22 | 31.71 | 12.1
24603 - FLORA PPTO C | 785 | AU 5000 | Concreto | Muros ejes 8-10 / A-F, 6-7 / G-L y 2-4 / A-F Piso 23 torre 4 | 2025-12-01 | 2025-12-08 | 2025-12-10 | 7 | 35 | 41.5 | 118.6 | MURO | 41 | MURO-41-7 | 2026-10-22 | NUEVO | 2026-10-22 | 27.06 | 6.5
24603 - FLORA PPTO C | 786 | No especificado | Concreto | Escalera piso 19 - 20 T3 | 2025-12-02 | 2025-12-30 | 2026-01-06 | 28 | 35 | 47.3 | 135.1 | AUTOCOMPAC | 41 | AUTOCOMPAC-41-28 | 2026-10-22 | NUEVO | 2026-10-22 | 41 | 12.3
24603 - FLORA PPTO C | 786 | No especificado | Concreto | Escalera piso 19 - 20 T3 | 2025-12-02 | 2025-12-30 | 2026-01-06 | 28 | 35 | 46.2 | 132 | AUTOCOMPAC | 41 | AUTOCOMPAC-41-28 | 2026-10-22 | NUEVO | 2026-10-22 | 41 | 11.2
24603 - FLORA PPTO C | 786 | No especificado | Concreto | Escalera piso 19 - 20 T3 | 2025-12-02 | 2025-12-30 | 2026-01-06 | 28 | 35 | 46.8 | 133.7 | AUTOCOMPAC | 41 | AUTOCOMPAC-41-28 | 2026-10-22 | NUEVO | 2026-10-22 | 41 | 11.8
24603 - FLORA PPTO C | 786 | 5000 | Concreto | Escalera piso 19-20 torre 3 | 2025-12-02 | 2025-12-16 | 2025-12-18 | 14 | 35 | 42.3 | 120.9 | AUTOCOMPAC | 41 | AUTOCOMPAC-41-14 | 2026-10-22 | NUEVO | 2026-10-22 | 31.71 | 7.3
24603 - FLORA PPTO C | 786 | 5000 | Concreto | Escalera piso 19-20 torre 3 | 2025-12-02 | 2025-12-09 | 2025-12-10 | 7 | 35 | 40.3 | 115.1 | AUTOCOMPAC | 41 | AUTOCOMPAC-41-7 | 2026-10-22 | NUEVO | 2026-10-22 | 27.06 | 5.3
24603 - FLORA PPTO C | 787 | IN - 4000 | Concreto | Placa ejes 1 - 8 / G - L piso 23 torre 3 | 2025-12-02 | 2025-12-30 | 2026-01-06 | 28 | 28 | 44.9 | 160.4 | PLACA | 28 | PLACA-28-28 | 2026-10-22 | NUEVO | 2026-10-22 | 28 | 16.9
24603 - FLORA PPTO C | 787 | IN - 4000 | Concreto | Placa ejes 1 - 8 / G - L piso 23 torre 3 | 2025-12-02 | 2025-12-30 | 2026-01-06 | 28 | 28 | 45.8 | 163.6 | PLACA | 28 | PLACA-28-28 | 2026-10-22 | NUEVO | 2026-10-22 | 28 | 17.8
24603 - FLORA PPTO C | 787 | IN - 4000 | Concreto | Placa ejes 1 - 8 / G - L piso 23 torre 3 | 2025-12-02 | 2025-12-30 | 2026-01-06 | 28 | 28 | 44.2 | 157.9 | PLACA | 28 | PLACA-28-28 | 2026-10-22 | NUEVO | 2026-10-22 | 28 | 16.2
24603 - FLORA PPTO C | 787 | IN 4000 | Concreto | Placa ejes 1-8 / G-L Piso 23 torre 3 | 2025-12-02 | 2025-12-16 | 2025-12-18 | 14 | 28 | 40.8 | 145.7 | PLACA | 28 | PLACA-28-14 | 2026-10-22 | NUEVO | 2026-10-22 | 21.65 | 12.8
24603 - FLORA PPTO C | 787 | IN 4000 | Concreto | Placa ejes 1-8 / G-L Piso 23 torre 3 | 2025-12-02 | 2025-12-09 | 2025-12-10 | 7 | 28 | 34.1 | 121.8 | PLACA | 28 | PLACA-28-7 | 2026-10-22 | NUEVO | 2026-10-22 | 18.48 | 6.1
24603 - FLORA PPTO C | 788 | AU - 5000 | Concreto | Muros ejes 3 - 6 / G - L y 8 - 10 / G - L piso 23 torre 4 | 2025-12-02 | 2025-12-30 | 2026-01-06 | 28 | 35 | 50.6 | 144.6 | MURO | 41 | MURO-41-28 | 2026-10-22 | NUEVO | 2026-10-22 | 41 | 15.6
24603 - FLORA PPTO C | 788 | AU - 5000 | Concreto | Muros ejes 3 - 6 / G - L y 8 - 10 / G - L piso 23 torre 4 | 2025-12-02 | 2025-12-30 | 2026-01-06 | 28 | 35 | 51 | 145.7 | MURO | 41 | MURO-41-28 | 2026-10-22 | NUEVO | 2026-10-22 | 41 | 16
24603 - FLORA PPTO C | 788 | AU - 5000 | Concreto | Muros ejes 3 - 6 / G - L y 8 - 10 / G - L piso 23 torre 4 | 2025-12-02 | 2025-12-30 | 2026-01-06 | 28 | 35 | 51.2 | 146.3 | MURO | 41 | MURO-41-28 | 2026-10-22 | NUEVO | 2026-10-22 | 41 | 16.2
24603 - FLORA PPTO C | 788 | AU 5000 | Concreto | Muros ejes 3-6 / G-L y 8-10 / G-L Piso 23 torre 3 | 2025-12-02 | 2025-12-16 | 2025-12-18 | 14 | 35 | 45.1 | 128.9 | MURO | 41 | MURO-41-14 | 2026-10-22 | NUEVO | 2026-10-22 | 31.71 | 10.1
24603 - FLORA PPTO C | 788 | AU 5000 | Concreto | Muros ejes 3-6 / G-L y 8-10 / G-L Piso 23 torre 3 | 2025-12-02 | 2025-12-09 | 2025-12-10 | 7 | 35 | 42.6 | 121.7 | MURO | 41 | MURO-41-7 | 2026-10-22 | NUEVO | 2026-10-22 | 27.06 | 7.6
24603 - FLORA PPTO C | 789 | Autoco | Concreto | Columnas diagonales ejes 3 / A - C, piso comercio 2 | 2025-12-03 | 2025-12-31 | 2026-01-08 | 28 | 20.7 | 29 | 140.1 | MURO | 21 | MURO-21-28 | 2026-10-22 | NUEVO | 2026-10-22 | 21 | 8.3
24603 - FLORA PPTO C | 789 | Autoco | Concreto | Columnas diagonales ejes 3 / A - C, piso comercio 2 | 2025-12-03 | 2025-12-31 | 2026-01-08 | 28 | 20.7 | 29.4 | 142 | MURO | 21 | MURO-21-28 | 2026-10-22 | NUEVO | 2026-10-22 | 21 | 8.7
24603 - FLORA PPTO C | 789 | Autoco | Concreto | Columnas diagonales ejes 3 / A - C, piso comercio 2 | 2025-12-03 | 2025-12-31 | 2026-01-08 | 28 | 20.7 | 28.4 | 137.2 | MURO | 21 | MURO-21-28 | 2026-10-22 | NUEVO | 2026-10-22 | 21 | 7.7
24603 - FLORA PPTO C | 789 | AU 3000 | Concreto | Columna ejes 3 / A-C Piso 1 comercio 2 | 2025-12-03 | 2025-12-10 | 2025-12-11 | 7 | 21 | 24.2 | 115.2 | MURO | 21 | MURO-21-7 | 2026-10-22 | NUEVO | 2026-10-22 | 13.86 | 3.2
24603 - FLORA PPTO C | 789 | AU 3000 | Concreto | Columna ejes 3 / A-C Piso 1 comercio 2 | 2025-12-03 | 2025-12-06 | 2025-12-10 | 3 | 21 | 20.4 | 97.1 | MURO | 21 | MURO-21-3 | 2026-10-22 | NUEVO | 2026-10-22 | 9.45 | -0.6
24603 - FLORA PPTO C | 790 | T 3000 | Concreto | Barrete M-48 | 2025-12-02 | 2025-12-16 | 2025-12-26 | 14 | 21 | 26.6 | 126.7 | TREMIE | 21 | TREMIE-21-14 | 2026-10-22 | NUEVO | 2026-10-22 | 14.84 | 5.6
24603 - FLORA PPTO C | 790 | T 3000 | Concreto | Barrete M-48 | 2025-12-02 | 2025-12-09 | 2025-12-10 | 7 | 21 | 20.9 | 99.5 | TREMIE | 21 | TREMIE-21-7 | 2026-10-22 | NUEVO | 2026-10-22 | 11.76 | -0.1
24603 - FLORA PPTO C | 790 | Tremie | Concreto | Barrete M48, plataforma 1 | 2025-12-03 | 2025-12-31 | 2026-01-08 | 28 | 20.7 | 33.1 | 159.9 | TREMIE | 21 | TREMIE-21-28 | 2026-10-22 | NUEVO | 2026-10-22 | 21 | 12.4
24603 - FLORA PPTO C | 790 | Tremie | Concreto | Barrete M48, plataforma 1 | 2025-12-03 | 2025-12-31 | 2026-01-08 | 28 | 20.7 | 32.5 | 157 | TREMIE | 21 | TREMIE-21-28 | 2026-10-22 | NUEVO | 2026-10-22 | 21 | 11.8
24603 - FLORA PPTO C | 790 | Tremie | Concreto | Barrete M48, plataforma 1 | 2025-12-03 | 2025-12-31 | 2026-01-08 | 28 | 20.7 | 32.8 | 158.5 | TREMIE | 21 | TREMIE-21-28 | 2026-10-22 | NUEVO | 2026-10-22 | 21 | 12.1
24603 - FLORA PPTO C | 791 | Autoco | Concreto | Muros ejes 8 - 12 / A - F, piso 23 T3 y ejes 1 - 2 / A - F, piso 23 T4 | 2025-12-03 | 2025-12-31 | 2026-01-08 | 28 | 34.5 | 59.3 | 171.9 | MURO | 41 | MURO-41-28 | 2026-10-22 | NUEVO | 2026-10-22 | 41 | 24.8
24603 - FLORA PPTO C | 791 | Autoco | Concreto | Muros ejes 8 - 12 / A - F, piso 23 T3 y ejes 1 - 2 / A - F, piso 23 T4 | 2025-12-03 | 2025-12-31 | 2026-01-08 | 28 | 34.5 | 60.2 | 174.5 | MURO | 41 | MURO-41-28 | 2026-10-22 | NUEVO | 2026-10-22 | 41 | 25.7
24603 - FLORA PPTO C | 791 | Autoco | Concreto | Muros ejes 8 - 12 / A - F, piso 23 T3 y ejes 1 - 2 / A - F, piso 23 T4 | 2025-12-03 | 2025-12-31 | 2026-01-08 | 28 | 34.5 | 58.7 | 170.1 | MURO | 41 | MURO-41-28 | 2026-10-22 | NUEVO | 2026-10-22 | 41 | 24.2
24603 - FLORA PPTO C | 791 | AU 5000 | Concreto | Muros ejes 8-12 / A-F piso 23 torre 3 y muros ejes 1-2 / A-F piso 23 torre 4 | 2025-12-03 | 2025-12-17 | 2025-12-26 | 14 | 35 | 53.2 | 152 | MURO | 41 | MURO-41-14 | 2026-10-22 | NUEVO | 2026-10-22 | 31.71 | 18.2
24603 - FLORA PPTO C | 791 | AU 5000 | Concreto | Muros ejes 8-12 / A-F piso 23 torre 3 y muros ejes 1-2 / A-F piso 23 torre 4 | 2025-12-03 | 2025-12-10 | 2025-12-11 | 7 | 35 | 43.5 | 124.3 | MURO | 41 | MURO-41-7 | 2026-10-22 | NUEVO | 2026-10-22 | 27.06 | 8.5
24603 - FLORA PPTO C | 792 | Indus | Concreto | Placa ejes 3 - 10 / A - F, piso 24, T4 | 2025-12-03 | 2025-12-31 | 2026-01-08 | 28 | 27.6 | 49.3 | 178.6 | PLACA | 28 | PLACA-28-28 | 2026-10-22 | NUEVO | 2026-10-22 | 28 | 21.7
24603 - FLORA PPTO C | 792 | Indus | Concreto | Placa ejes 3 - 10 / A - F, piso 24, T4 | 2025-12-03 | 2025-12-31 | 2026-01-08 | 28 | 27.6 | 47.7 | 172.8 | PLACA | 28 | PLACA-28-28 | 2026-10-22 | NUEVO | 2026-10-22 | 28 | 20.1
24603 - FLORA PPTO C | 792 | Indus | Concreto | Placa ejes 3 - 10 / A - F, piso 24, T4 | 2025-12-03 | 2025-12-31 | 2026-01-08 | 28 | 27.6 | 49.6 | 179.7 | PLACA | 28 | PLACA-28-28 | 2026-10-22 | NUEVO | 2026-10-22 | 28 | 22
24603 - FLORA PPTO C | 792 | IN 4000 | Concreto | Placa ejes 3-10 / A-F piso 24 torre 4 | 2025-12-03 | 2025-12-17 | 2025-12-26 | 14 | 28 | 43 | 153.6 | PLACA | 28 | PLACA-28-14 | 2026-10-22 | NUEVO | 2026-10-22 | 21.65 | 15
24603 - FLORA PPTO C | 792 | IN 4000 | Concreto | Placa ejes 3-10 / A-F piso 24 torre 4 | 2025-12-03 | 2025-12-10 | 2025-12-11 | 7 | 28 | 37.8 | 135 | PLACA | 28 | PLACA-28-7 | 2026-10-22 | NUEVO | 2026-10-22 | 18.48 | 9.8
24603 - FLORA PPTO C | 793 | Plástico | Concreto | Cimentación ejes D - E / 6 - 8, sótano plataforma 1 | 2025-12-04 | 2026-01-01 | 2026-01-08 | 28 | 20.7 | 30.4 | 146.9 | AUTOCOMPAC | 21 | AUTOCOMPAC-21-28 | 2026-10-22 | NUEVO | 2026-10-22 |  | 9.7
24603 - FLORA PPTO C | 793 | Plástico | Concreto | Cimentación ejes D - E / 6 - 8, sótano plataforma 1 | 2025-12-04 | 2026-01-01 | 2026-01-08 | 28 | 20.7 | 30.7 | 148.3 | AUTOCOMPAC | 21 | AUTOCOMPAC-21-28 | 2026-10-22 | NUEVO | 2026-10-22 |  | 10
24603 - FLORA PPTO C | 793 | Plástico | Concreto | Cimentación ejes D - E / 6 - 8, sótano plataforma 1 | 2025-12-04 | 2026-01-01 | 2026-01-08 | 28 | 20.7 | 29.9 | 144.4 | AUTOCOMPAC | 21 | AUTOCOMPAC-21-28 | 2026-10-22 | NUEVO | 2026-10-22 |  | 9.2
24603 - FLORA PPTO C | 793 | P 3000 | Concreto | Cimentación sótano plataforma 1 ejes D-E / 6-8 | 2025-12-04 | 2025-12-18 | 2025-12-26 | 14 | 21 | 24.6 | 117.1 | AUTOCOMPAC | 21 | AUTOCOMPAC-21-14 | 2026-10-22 | NUEVO | 2026-10-22 |  | 3.6
24603 - FLORA PPTO C | 793 | P 3000 | Concreto | Cimentación sótano plataforma 1 ejes D-E / 6-8 | 2025-12-04 | 2025-12-11 | 2025-12-15 | 7 | 21 | 22 | 104.8 | AUTOCOMPAC | 21 | AUTOCOMPAC-21-7 | 2026-10-22 | NUEVO | 2026-10-22 |  | 1
24603 - FLORA PPTO C | 794 | Tremie | Concreto | Pantalla H51, plataforma 1 | 2025-12-04 | 2026-01-01 | 2026-01-08 | 28 | 20.7 | 27.9 | 134.8 | TREMIE | 21 | TREMIE-21-28 | 2026-10-22 | NUEVO | 2026-10-22 | 21 | 7.2
24603 - FLORA PPTO C | 794 | Tremie | Concreto | Pantalla H51, plataforma 1 | 2025-12-04 | 2026-01-01 | 2026-01-08 | 28 | 20.7 | 26.9 | 130 | TREMIE | 21 | TREMIE-21-28 | 2026-10-22 | NUEVO | 2026-10-22 | 21 | 6.2
24603 - FLORA PPTO C | 794 | Tremie | Concreto | Pantalla H51, plataforma 1 | 2025-12-04 | 2026-01-01 | 2026-01-08 | 28 | 20.7 | 27.3 | 131.9 | TREMIE | 21 | TREMIE-21-28 | 2026-10-22 | NUEVO | 2026-10-22 | 21 | 6.6
24603 - FLORA PPTO C | 794 | T 3000 | Concreto | Pantalla H-51 | 2025-12-04 | 2025-12-18 | 2025-12-26 | 14 | 21 | 22.1 | 105.2 | TREMIE | 21 | TREMIE-21-14 | 2026-10-22 | NUEVO | 2026-10-22 | 14.84 | 1.1
24603 - FLORA PPTO C | 794 | T 3000 | Concreto | Pantalla H-51 | 2025-12-04 | 2025-12-11 | 2025-12-15 | 7 | 21 | 20.7 | 98.6 | TREMIE | 21 | TREMIE-21-7 | 2026-10-22 | NUEVO | 2026-10-22 | 11.76 | -0.3
24603 - FLORA PPTO C | 795 | Indus | Concreto | Placa ejes 1 - 3 / 10 / G - L piso 24, T3 | 2025-12-04 | 2026-01-01 | 2026-01-08 | 28 | 27.6 | 40.6 | 147.1 | PLACA | 28 | PLACA-28-28 | 2026-10-22 | NUEVO | 2026-10-22 | 28 | 13
24603 - FLORA PPTO C | 795 | Indus | Concreto | Placa ejes 1 - 3 / 10 / G - L piso 24, T3 | 2025-12-04 | 2026-01-01 | 2026-01-08 | 28 | 27.6 | 41.2 | 149.3 | PLACA | 28 | PLACA-28-28 | 2026-10-22 | NUEVO | 2026-10-22 | 28 | 13.6
24603 - FLORA PPTO C | 795 | Indus | Concreto | Placa ejes 1 - 3 / 10 / G - L piso 24, T3 | 2025-12-04 | 2026-01-01 | 2026-01-08 | 28 | 27.6 | 41.2 | 149.3 | PLACA | 28 | PLACA-28-28 | 2026-10-22 | NUEVO | 2026-10-22 | 28 | 13.6
24603 - FLORA PPTO C | 795 | IN 4000 | Concreto | Placa ejes 1-3 / 10 / G-L Piso 24 torre 4 | 2025-12-04 | 2025-12-18 | 2025-12-26 | 14 | 28 | 38.2 | 136.4 | PLACA | 28 | PLACA-28-14 | 2026-10-22 | NUEVO | 2026-10-22 | 21.65 | 10.2
24603 - FLORA PPTO C | 795 | IN 4000 | Concreto | Placa ejes 1-3 / 10 / G-L Piso 24 torre 4 | 2025-12-04 | 2025-12-11 | 2025-12-15 | 7 | 28 | 34.7 | 123.9 | PLACA | 28 | PLACA-28-7 | 2026-10-22 | NUEVO | 2026-10-22 | 18.48 | 6.7
24603 - FLORA PPTO C | 796 | Autoco | Concreto | Muros ejes 1 - 3 / G - L, piso 23,T4 y ejes 8 - 12 / G - L, piso 23, T3 | 2025-12-04 | 2026-01-01 | 2026-01-08 | 28 | 34.5 | 46.2 | 133.9 | MURO | 41 | MURO-41-28 | 2026-10-22 | NUEVO | 2026-10-22 | 41 | 11.7
24603 - FLORA PPTO C | 796 | Autoco | Concreto | Muros ejes 1 - 3 / G - L, piso 23,T4 y ejes 8 - 12 / G - L, piso 23, T3 | 2025-12-04 | 2026-01-01 | 2026-01-08 | 28 | 34.5 | 44.8 | 129.9 | MURO | 41 | MURO-41-28 | 2026-10-22 | NUEVO | 2026-10-22 | 41 | 10.3
24603 - FLORA PPTO C | 796 | Autoco | Concreto | Muros ejes 1 - 3 / G - L, piso 23,T4 y ejes 8 - 12 / G - L, piso 23, T3 | 2025-12-04 | 2026-01-01 | 2026-01-08 | 28 | 34.5 | 45.6 | 132.2 | MURO | 41 | MURO-41-28 | 2026-10-22 | NUEVO | 2026-10-22 | 41 | 11.1
24603 - FLORA PPTO C | 796 | AU 5000 | Concreto | Muros ejes 1-3 / G-L Piso 23 torre 4 y 8-12 / G-L Piso 23 torre 3 | 2025-12-04 | 2025-12-18 | 2025-12-26 | 14 | 35 | 41.8 | 119.4 | MURO | 41 | MURO-41-14 | 2026-10-22 | NUEVO | 2026-10-22 | 31.71 | 6.8
24603 - FLORA PPTO C | 796 | AU 5000 | Concreto | Muros ejes 1-3 / G-L Piso 23 torre 4 y 8-12 / G-L Piso 23 torre 3 | 2025-12-04 | 2025-12-11 | 2025-12-18 | 7 | 35 | 33.4 | 95.4 | MURO | 41 | MURO-41-7 | 2026-10-22 | NUEVO | 2026-10-22 | 27.06 | -1.6
24603 - FLORA PPTO C | 797 | Tremie | Concreto | Pilote 38, T1 | 2025-12-05 | 2026-01-02 | 2026-01-08 | 28 | 31 | 37.9 | 122.3 | TREMIE | 34 | TREMIE-34-28 | 2026-10-22 | NUEVO | 2026-10-22 |  | 6.9
24603 - FLORA PPTO C | 797 | Tremie | Concreto | Pilote 38, T1 | 2025-12-05 | 2026-01-02 | 2026-01-08 | 28 | 31 | 38.5 | 124.2 | TREMIE | 34 | TREMIE-34-28 | 2026-10-22 | NUEVO | 2026-10-22 |  | 7.5
24603 - FLORA PPTO C | 797 | Tremie | Concreto | Pilote 38, T1 | 2025-12-05 | 2026-01-02 | 2026-01-08 | 28 | 31 | 37.6 | 121.3 | TREMIE | 34 | TREMIE-34-28 | 2026-10-22 | NUEVO | 2026-10-22 |  | 6.6
24603 - FLORA PPTO C | 797 | T 4500 | Concreto | Pilote 38 torre 1 | 2025-12-05 | 2025-12-19 | 2025-12-29 | 14 | 31.5 | 35.6 | 113 | TREMIE | 34 | TREMIE-34-14 | 2026-10-22 | NUEVO | 2026-10-22 |  | 4.1
24603 - FLORA PPTO C | 797 | T 4500 | Concreto | Pilote 38 torre 1 | 2025-12-05 | 2025-12-12 | 2025-12-18 | 7 | 31.5 | 30.7 | 97.5 | TREMIE | 34 | TREMIE-34-7 | 2026-10-22 | NUEVO | 2026-10-22 |  | -0.8
24603 - FLORA PPTO C | 798 | Autoco | Concreto | Muros ejes 1 - 3 / G - L P23 T4 y ejes 8 - 12 / G - L P24 T3 | 2025-12-05 | 2026-01-02 | 2026-01-08 | 28 | 34.5 | 57.1 | 165.5 | MURO | 41 | MURO-41-28 | 2026-10-22 | NUEVO | 2026-10-22 | 41 | 22.6
24603 - FLORA PPTO C | 798 | Autoco | Concreto | Muros ejes 1 - 3 / G - L P23 T4 y ejes 8 - 12 / G - L P24 T3 | 2025-12-05 | 2026-01-02 | 2026-01-08 | 28 | 34.5 | 55.7 | 161.4 | MURO | 41 | MURO-41-28 | 2026-10-22 | NUEVO | 2026-10-22 | 41 | 21.2
24603 - FLORA PPTO C | 798 | Autoco | Concreto | Muros ejes 1 - 3 / G - L P23 T4 y ejes 8 - 12 / G - L P24 T3 | 2025-12-05 | 2026-01-02 | 2026-01-08 | 28 | 34.5 | 56.4 | 163.5 | MURO | 41 | MURO-41-28 | 2026-10-22 | NUEVO | 2026-10-22 | 41 | 21.9
24603 - FLORA PPTO C | 798 | AU 5000 | Concreto | Muros ejes 1-3 / G-L Piso 23 torre 4 | 2025-12-05 | 2025-12-19 | 2025-12-29 | 14 | 35 | 53.6 | 153.1 | MURO | 41 | MURO-41-14 | 2026-10-22 | NUEVO | 2026-10-22 | 31.71 | 18.6
24603 - FLORA PPTO C | 798 | AU 5000 | Concreto | Muros ejes 1-3 / G-L Piso 23 torre 4 | 2025-12-05 | 2025-12-12 | 2025-12-18 | 7 | 35 | 50.7 | 144.9 | MURO | 41 | MURO-41-7 | 2026-10-22 | NUEVO | 2026-10-22 | 27.06 | 15.7
24603 - FLORA PPTO C | 799 | Indus | Concreto | Placa T4, ejes 1 - 3 / G - L, P24 y ejes 8 - 12 / G - L, P24 T3 | 2025-12-05 | 2026-01-02 | 2026-01-08 | 28 | 27.6 | 46.5 | 168.5 | PLACA | 28 | PLACA-28-28 | 2026-10-22 | NUEVO | 2026-10-22 | 28 | 18.9
24603 - FLORA PPTO C | 799 | Indus | Concreto | Placa T4, ejes 1 - 3 / G - L, P24 y ejes 8 - 12 / G - L, P24 T3 | 2025-12-05 | 2026-01-02 | 2026-01-08 | 28 | 27.6 | 47.3 | 171.4 | PLACA | 28 | PLACA-28-28 | 2026-10-22 | NUEVO | 2026-10-22 | 28 | 19.7
24603 - FLORA PPTO C | 799 | Indus | Concreto | Placa T4, ejes 1 - 3 / G - L, P24 y ejes 8 - 12 / G - L, P24 T3 | 2025-12-05 | 2026-01-02 | 2026-01-08 | 28 | 27.6 | 45.9 | 166.3 | PLACA | 28 | PLACA-28-28 | 2026-10-22 | NUEVO | 2026-10-22 | 28 | 18.3
24603 - FLORA PPTO C | 799 | IN 4000 | Concreto | Placa ejes 7-8 / A-F y 8-9 / G-L Piso 23 torre 3 | 2025-12-05 | 2025-12-19 | 2025-12-29 | 14 | 28 | 40.8 | 145.7 | PLACA | 28 | PLACA-28-14 | 2026-10-22 | NUEVO | 2026-10-22 | 21.65 | 12.8
24603 - FLORA PPTO C | 799 | IN 4000 | Concreto | Placa ejes 7-8 / A-F y 8-9 / G-L Piso 23 torre 3 | 2025-12-05 | 2025-12-12 | 2025-12-18 | 7 | 28 | 39.9 | 142.5 | PLACA | 28 | PLACA-28-7 | 2026-10-22 | NUEVO | 2026-10-22 | 18.48 | 11.9
24603 - FLORA PPTO C | 800 | Tremie | Concreto | Pilote 22, T2 | 2025-12-06 | 2026-01-03 | 2026-01-08 | 28 | 31 | 27.6 | 89 | TREMIE | 34 | TREMIE-34-28 | 2026-10-22 | NUEVO | 2026-10-22 |  | -3.4
24603 - FLORA PPTO C | 800 | Tremie | Concreto | Pilote 22, T2 | 2025-12-06 | 2026-01-03 | 2026-01-08 | 28 | 31 | 28 | 90.3 | TREMIE | 34 | TREMIE-34-28 | 2026-10-22 | NUEVO | 2026-10-22 |  | -3
24603 - FLORA PPTO C | 800 | Tremie | Concreto | Pilote 22, T2 | 2025-12-06 | 2026-01-03 | 2026-01-08 | 28 | 31 | 27 | 87.1 | TREMIE | 34 | TREMIE-34-28 | 2026-10-22 | NUEVO | 2026-10-22 |  | -4
24603 - FLORA PPTO C | 800 | T 4500 | Concreto | Pilote 22 torre 2 | 2025-12-06 | 2025-12-20 | 2025-12-29 | 14 | 31.5 | 23.3 | 74 | TREMIE | 34 | TREMIE-34-14 | 2026-10-22 | NUEVO | 2026-10-22 |  | -8.2
24603 - FLORA PPTO C | 800 | T 4500 | Concreto | Pilote 22 torre 2 | 2025-12-06 | 2025-12-13 | 2025-12-18 | 7 | 31.5 | 18.8 | 59.7 | TREMIE | 34 | TREMIE-34-7 | 2026-10-22 | NUEVO | 2026-10-22 |  | -12.7
24603 - FLORA PPTO C | 801 | Autoco | Concreto | Muros ejes 1 - 7 / A - F, piso 23, T3 | 2025-12-06 | 2026-01-03 | 2026-01-08 | 28 | 34.5 | 58.3 | 169 | MURO | 41 | MURO-41-28 | 2026-10-22 | NUEVO | 2026-10-22 | 41 | 23.8
24603 - FLORA PPTO C | 801 | Autoco | Concreto | Muros ejes 1 - 7 / A - F, piso 23, T3 | 2025-12-06 | 2026-01-03 | 2026-01-08 | 28 | 34.5 | 54.8 | 158.8 | MURO | 41 | MURO-41-28 | 2026-10-22 | NUEVO | 2026-10-22 | 41 | 20.3
24603 - FLORA PPTO C | 801 | Autoco | Concreto | Muros ejes 1 - 7 / A - F, piso 23, T3 | 2025-12-06 | 2026-01-03 | 2026-01-08 | 28 | 34.5 | 58.1 | 168.4 | MURO | 41 | MURO-41-28 | 2026-10-22 | NUEVO | 2026-10-22 | 41 | 23.6
24603 - FLORA PPTO C | 801 | AU 5000 | Concreto | Muros ejes 1-7 / A-F Piso 23 torre 3 | 2025-12-06 | 2025-12-20 | 2025-12-29 | 14 | 35 | 50.3 | 143.7 | MURO | 41 | MURO-41-14 | 2026-10-22 | NUEVO | 2026-10-22 | 31.71 | 15.3
24603 - FLORA PPTO C | 801 | AU 5000 | Concreto | Muros ejes 1-7 / A-F Piso 23 torre 3 | 2025-12-06 | 2025-12-13 | 2025-12-18 | 7 | 35 | 42.8 | 122.3 | MURO | 41 | MURO-41-7 | 2026-10-22 | NUEVO | 2026-10-22 | 27.06 | 7.8
24603 - FLORA PPTO C | 802 | Tremie | Concreto | Barrete M52, plataforma 1 | 2025-12-09 | 2026-01-06 | 2026-01-13 | 28 | 20.7 | 20.7 | 100 | TREMIE | 21 | TREMIE-21-28 | 2026-10-22 | NUEVO | 2026-10-22 | 21 | 0
24603 - FLORA PPTO C | 802 | Tremie | Concreto | Barrete M52, plataforma 1 | 2025-12-09 | 2026-01-06 | 2026-01-13 | 28 | 20.7 | 21.1 | 101.9 | TREMIE | 21 | TREMIE-21-28 | 2026-10-22 | NUEVO | 2026-10-22 | 21 | 0.4
24603 - FLORA PPTO C | 802 | Tremie | Concreto | Barrete M52, plataforma 1 | 2025-12-09 | 2026-01-06 | 2026-01-13 | 28 | 20.7 | 21.7 | 104.8 | TREMIE | 21 | TREMIE-21-28 | 2026-10-22 | NUEVO | 2026-10-22 | 21 | 1
24603 - FLORA PPTO C | 802 | Tremie | Concreto | Barrete plataforma #1 | 2025-12-09 | 2025-12-23 | 2026-01-02 | 14 | 21 | 19.3 | 91.9 | TREMIE | 21 | TREMIE-21-14 | 2026-10-22 | NUEVO | 2026-10-22 | 14.84 | -1.7
24603 - FLORA PPTO C | 802 | Tremie | Concreto | Barrete plataforma #1 | 2025-12-09 | 2025-12-16 | 2025-12-26 | 7 | 21 | 18.1 | 86.2 | TREMIE | 21 | TREMIE-21-7 | 2026-10-22 | NUEVO | 2026-10-22 | 11.76 | -2.9
24603 - FLORA PPTO C | 803 | Indus | Concreto | Placa T3, piso 24, ejes 1 - 3 / G -L, ejes 8 - 12 / G - L | 2025-12-09 | 2026-01-06 | 2026-01-13 | 28 | 27.6 | 47.4 | 171.7 | PLACA | 28 | PLACA-28-28 | 2026-10-22 | NUEVO | 2026-10-22 | 28 | 19.8
24603 - FLORA PPTO C | 803 | Indus | Concreto | Placa T3, piso 24, ejes 1 - 3 / G -L, ejes 8 - 12 / G - L | 2025-12-09 | 2026-01-06 | 2026-01-13 | 28 | 27.6 | 46.1 | 167 | PLACA | 28 | PLACA-28-28 | 2026-10-22 | NUEVO | 2026-10-22 | 28 | 18.5
24603 - FLORA PPTO C | 803 | Indus | Concreto | Placa T3, piso 24, ejes 1 - 3 / G -L, ejes 8 - 12 / G - L | 2025-12-09 | 2026-01-06 | 2026-01-13 | 28 | 27.6 | 46.8 | 169.6 | PLACA | 28 | PLACA-28-28 | 2026-10-22 | NUEVO | 2026-10-22 | 28 | 19.2
24603 - FLORA PPTO C | 803 | Industrializado | Concreto | Placa torre 3 y torre 4 ejes 8-12 / G-L piso 24 torre 4 | 2025-12-09 | 2025-12-23 | 2026-01-02 | 14 | 28 | 39.8 | 142.1 | PLACA | 28 | PLACA-28-14 | 2026-10-22 | NUEVO | 2026-10-22 | 21.65 | 11.8
24603 - FLORA PPTO C | 803 | Industrializado | Concreto | Placa torre 3 y torre 4 ejes 8-12 / G-L piso 24 torre 4 | 2025-12-09 | 2025-12-16 | 2025-12-26 | 7 | 28 | 38.2 | 136.4 | PLACA | 28 | PLACA-28-7 | 2026-10-22 | NUEVO | 2026-10-22 | 18.48 | 10.2
24603 - FLORA PPTO C | 804 | Autoco | Concreto | Muros T3, ejes 8 - 1 / G - L | 2025-12-10 | 2026-01-07 | 2026-01-13 | 28 | 34.5 | 55.1 | 159.7 | MURO | 41 | MURO-41-28 | 2026-10-22 | NUEVO | 2026-10-22 | 41 | 20.6
24603 - FLORA PPTO C | 804 | Autoco | Concreto | Muros T3, ejes 8 - 1 / G - L | 2025-12-10 | 2026-01-07 | 2026-01-13 | 28 | 34.5 | 58.4 | 169.3 | MURO | 41 | MURO-41-28 | 2026-10-22 | NUEVO | 2026-10-22 | 41 | 23.9
24603 - FLORA PPTO C | 804 | Autoco | Concreto | Muros T3, ejes 8 - 1 / G - L | 2025-12-10 | 2026-01-07 | 2026-01-13 | 28 | 34.5 | 55.5 | 160.9 | MURO | 41 | MURO-41-28 | 2026-10-22 | NUEVO | 2026-10-22 | 41 | 21
24603 - FLORA PPTO C | 804 | Autocompactado | Concreto | Muros piso torre 3 ejes 1-8 / G-L | 2025-12-10 | 2025-12-24 | 2026-01-02 | 14 | 35 | 50.6 | 144.6 | MURO | 41 | MURO-41-14 | 2026-10-22 | NUEVO | 2026-10-22 | 31.71 | 15.6
24603 - FLORA PPTO C | 804 | Autocompactado | Concreto | Muros piso torre 3 ejes 1-8 / G-L | 2025-12-10 | 2025-12-17 | 2025-12-26 | 7 | 35 | 48.5 | 138.6 | MURO | 41 | MURO-41-7 | 2026-10-22 | NUEVO | 2026-10-22 | 27.06 | 13.5
24603 - FLORA PPTO C | 805 | Tremie | Concreto | Pantalla M50 plataforma 1 | 2025-12-10 | 2026-01-07 | 2026-01-13 | 28 | 20.7 | 29 | 140.1 | TREMIE | 21 | TREMIE-21-28 | 2026-10-22 | NUEVO | 2026-10-22 | 21 | 8.3
24603 - FLORA PPTO C | 805 | Tremie | Concreto | Pantalla M50 plataforma 1 | 2025-12-10 | 2026-01-07 | 2026-01-13 | 28 | 20.7 | 28.1 | 135.7 | TREMIE | 21 | TREMIE-21-28 | 2026-10-22 | NUEVO | 2026-10-22 | 21 | 7.4
24603 - FLORA PPTO C | 805 | Tremie | Concreto | Pantalla M50 plataforma 1 | 2025-12-10 | 2026-01-07 | 2026-01-13 | 28 | 20.7 | 28 | 135.3 | TREMIE | 21 | TREMIE-21-28 | 2026-10-22 | NUEVO | 2026-10-22 | 21 | 7.3
24603 - FLORA PPTO C | 805 | Tremie | Concreto | Pantalla M50 Plataforma #1 | 2025-12-10 | 2025-12-24 | 2026-01-02 | 14 | 21 | 25.8 | 122.9 | TREMIE | 21 | TREMIE-21-14 | 2026-10-22 | NUEVO | 2026-10-22 | 14.84 | 4.8
24603 - FLORA PPTO C | 805 | Tremie | Concreto | Pantalla M50 Plataforma #1 | 2025-12-10 | 2025-12-17 | 2025-12-26 | 7 | 21 | 23.4 | 111.4 | TREMIE | 21 | TREMIE-21-7 | 2026-10-22 | NUEVO | 2026-10-22 | 11.76 | 2.4
24603 - FLORA PPTO C | 806 | Tremie | Concreto | Pilote 45, T1 | 2025-12-11 | 2026-01-08 | 2026-01-13 | 28 | 31 | 40.7 | 131.3 | TREMIE | 34 | TREMIE-34-28 | 2026-10-22 | NUEVO | 2026-10-22 |  | 9.7
24603 - FLORA PPTO C | 806 | Tremie | Concreto | Pilote 45, T1 | 2025-12-11 | 2026-01-08 | 2026-01-13 | 28 | 31 | 41 | 132.3 | TREMIE | 34 | TREMIE-34-28 | 2026-10-22 | NUEVO | 2026-10-22 |  | 10
24603 - FLORA PPTO C | 806 | Tremie | Concreto | Pilote 45, T1 | 2025-12-11 | 2026-01-08 | 2026-01-13 | 28 | 31 | 40 | 129 | TREMIE | 34 | TREMIE-34-28 | 2026-10-22 | NUEVO | 2026-10-22 |  | 9
24603 - FLORA PPTO C | 806 | Tremie | Concreto | Pilote 45 torre 1 | 2025-12-11 | 2025-12-25 | 2026-01-02 | 14 | 31.5 | 35.9 | 114 | TREMIE | 34 | TREMIE-34-14 | 2026-10-22 | NUEVO | 2026-10-22 |  | 4.4
24603 - FLORA PPTO C | 806 | Tremie | Concreto | Pilote 45 torre 1 | 2025-12-11 | 2025-12-18 | 2025-12-26 | 7 | 31.5 | 34.1 | 108.3 | TREMIE | 34 | TREMIE-34-7 | 2026-10-22 | NUEVO | 2026-10-22 |  | 2.6
24603 - FLORA PPTO C | 807 | Tremie | Concreto | Pantalla # 59, plataforma 1 | 2025-12-11 | 2026-01-08 | 2026-01-13 | 28 | 20.7 | 27.4 | 132.4 | TREMIE | 21 | TREMIE-21-28 | 2026-10-22 | NUEVO | 2026-10-22 | 21 | 6.7
24603 - FLORA PPTO C | 807 | Tremie | Concreto | Pantalla # 59, plataforma 1 | 2025-12-11 | 2026-01-08 | 2026-01-13 | 28 | 20.7 | 26.7 | 129 | TREMIE | 21 | TREMIE-21-28 | 2026-10-22 | NUEVO | 2026-10-22 | 21 | 6
24603 - FLORA PPTO C | 807 | Tremie | Concreto | Pantalla # 59, plataforma 1 | 2025-12-11 | 2026-01-08 | 2026-01-13 | 28 | 20.7 | 26.8 | 129.5 | TREMIE | 21 | TREMIE-21-28 | 2026-10-22 | NUEVO | 2026-10-22 | 21 | 6.1
24603 - FLORA PPTO C | 807 | Tremie | Concreto | Pantalla H59 Plataforma #1 | 2025-12-11 | 2025-12-25 | 2026-01-02 | 14 | 21 | 23.2 | 110.5 | TREMIE | 21 | TREMIE-21-14 | 2026-10-22 | NUEVO | 2026-10-22 | 14.84 | 2.2
24603 - FLORA PPTO C | 807 | Tremie | Concreto | Pantalla H59 Plataforma #1 | 2025-12-11 | 2025-12-18 | 2025-12-26 | 7 | 21 | 21.6 | 102.9 | TREMIE | 21 | TREMIE-21-7 | 2026-10-22 | NUEVO | 2026-10-22 | 11.76 | 0.6
24603 - FLORA PPTO C | 808 | Autoco | Concreto | Muros T4, P24, ejes 3 - 101 A - F | 2025-12-11 | 2026-01-08 | 2026-01-13 | 28 | 27.6 | 40.6 | 147.1 | MURO | 28 | MURO-28-28 | 2026-10-22 | NUEVO | 2026-10-22 | 28 | 13
24603 - FLORA PPTO C | 808 | Autoco | Concreto | Muros T4, P24, ejes 3 - 101 A - F | 2025-12-11 | 2026-01-08 | 2026-01-13 | 28 | 27.6 | 41.2 | 149.3 | MURO | 28 | MURO-28-28 | 2026-10-22 | NUEVO | 2026-10-22 | 28 | 13.6
24603 - FLORA PPTO C | 808 | Autoco | Concreto | Muros T4, P24, ejes 3 - 101 A - F | 2025-12-11 | 2026-01-08 | 2026-01-13 | 28 | 27.6 | 39.8 | 144.2 | MURO | 28 | MURO-28-28 | 2026-10-22 | NUEVO | 2026-10-22 | 28 | 12.2
24603 - FLORA PPTO C | 808 | Autocompactado | Concreto | Muros torre 4 ejes 3-10 / A-F Piso 24 | 2025-12-11 | 2025-12-25 | 2026-01-02 | 14 | 28 | 34.2 | 122.1 | MURO | 28 | MURO-28-14 | 2026-10-22 | NUEVO | 2026-10-22 | 21.65 | 6.2
24603 - FLORA PPTO C | 808 | Autocompactado | Concreto | Muros torre 4 ejes 3-10 / A-F Piso 24 | 2025-12-11 | 2025-12-18 | 2025-12-26 | 7 | 28 | 30.6 | 109.3 | MURO | 28 | MURO-28-7 | 2026-10-22 | NUEVO | 2026-10-22 | 18.48 | 2.6
24603 - FLORA PPTO C | 809 | Tremie | Concreto | Pantalla #55, plataforma 1 | 2025-12-12 | 2026-01-09 | 2026-01-13 | 28 | 20.7 | 26.4 | 127.5 | TREMIE | 21 | TREMIE-21-28 | 2026-10-22 | NUEVO | 2026-10-22 | 21 | 5.7
24603 - FLORA PPTO C | 809 | Tremie | Concreto | Pantalla #55, plataforma 1 | 2025-12-12 | 2026-01-09 | 2026-01-13 | 28 | 20.7 | 25.6 | 123.7 | TREMIE | 21 | TREMIE-21-28 | 2026-10-22 | NUEVO | 2026-10-22 | 21 | 4.9
24603 - FLORA PPTO C | 809 | Tremie | Concreto | Pantalla #55, plataforma 1 | 2025-12-12 | 2026-01-09 | 2026-01-13 | 28 | 20.7 | 25.6 | 123.7 | TREMIE | 21 | TREMIE-21-28 | 2026-10-22 | NUEVO | 2026-10-22 | 21 | 4.9
24603 - FLORA PPTO C | 809 | Tremie | Concreto | Plataforma H55, Plataforma #1 | 2025-12-12 | 2025-12-26 | 2026-01-02 | 14 | 21 | 23.3 | 111 | AUTOCOMPAC | 21 | AUTOCOMPAC-21-14 | 2026-10-22 | NUEVO | 2026-10-22 |  | 2.3
24603 - FLORA PPTO C | 809 | Tremie | Concreto | Plataforma H55, Plataforma #1 | 2025-12-12 | 2025-12-19 | 2025-12-29 | 7 | 21 | 21.1 | 100.5 | AUTOCOMPAC | 21 | AUTOCOMPAC-21-7 | 2026-10-22 | NUEVO | 2026-10-22 |  | 0.1
24603 - FLORA PPTO C | 810 | Autoco AU | Concreto | Muros T4 piso 24, ejes 2 - 3 / A - F, / 6 - 6 - 10 - 6 - 1 | 2025-12-12 | 2026-01-09 | 2026-01-13 | 28 | 27.6 | 42.6 | 154.3 | MURO | 28 | MURO-28-28 | 2026-10-22 | NUEVO | 2026-10-22 | 28 | 15
24603 - FLORA PPTO C | 810 | Autoco AU | Concreto | Muros T4 piso 24, ejes 2 - 3 / A - F, / 6 - 6 - 10 - 6 - 1 | 2025-12-12 | 2026-01-09 | 2026-01-13 | 28 | 27.6 | 43.3 | 156.9 | MURO | 28 | MURO-28-28 | 2026-10-22 | NUEVO | 2026-10-22 | 28 | 15.7
24603 - FLORA PPTO C | 810 | Autoco AU | Concreto | Muros T4 piso 24, ejes 2 - 3 / A - F, / 6 - 6 - 10 - 6 - 1 | 2025-12-12 | 2026-01-09 | 2026-01-13 | 28 | 27.6 | 41.9 | 151.8 | MURO | 28 | MURO-28-28 | 2026-10-22 | NUEVO | 2026-10-22 | 28 | 14.3
24603 - FLORA PPTO C | 810 | Autocompactado | Concreto | Muros torre 4 ejes 2-3 / A-F y 6-10 / 6-1 | 2025-12-12 | 2025-12-26 | 2026-01-02 | 14 | 28 | 36.8 | 131.4 | MURO | 28 | MURO-28-14 | 2026-10-22 | NUEVO | 2026-10-22 | 21.65 | 8.8
24603 - FLORA PPTO C | 810 | Autocompactado | Concreto | Muros torre 4 ejes 2-3 / A-F y 6-10 / 6-1 | 2025-12-12 | 2025-12-19 | 2025-12-29 | 7 | 28 | 34.3 | 122.5 | MURO | 28 | MURO-28-7 | 2026-10-22 | NUEVO | 2026-10-22 | 18.48 | 6.3
24603 - FLORA PPTO C | 811 | Tremie | Concreto | Pilote 24, T2 | 2025-12-12 | 2026-01-09 | 2026-01-13 | 28 | 31 | 44.9 | 144.8 | TREMIE | 34 | TREMIE-34-28 | 2026-10-22 | NUEVO | 2026-10-22 |  | 13.9
24603 - FLORA PPTO C | 811 | Tremie | Concreto | Pilote 24, T2 | 2025-12-12 | 2026-01-09 | 2026-01-13 | 28 | 31 | 43.8 | 141.3 | TREMIE | 34 | TREMIE-34-28 | 2026-10-22 | NUEVO | 2026-10-22 |  | 12.8
24603 - FLORA PPTO C | 811 | Tremie | Concreto | Pilote 24, T2 | 2025-12-12 | 2026-01-09 | 2026-01-13 | 28 | 31 | 44.2 | 142.6 | TREMIE | 34 | TREMIE-34-28 | 2026-10-22 | NUEVO | 2026-10-22 |  | 13.2
24603 - FLORA PPTO C | 811 | Tremie | Concreto | Pilote #24 torre 2 | 2025-12-12 | 2025-12-26 | 2026-01-02 | 14 | 31.5 | 39.4 | 125.1 | TREMIE | 34 | TREMIE-34-14 | 2026-10-22 | NUEVO | 2026-10-22 |  | 7.9
24603 - FLORA PPTO C | 811 | Tremie | Concreto | Pilote #24 torre 2 | 2025-12-12 | 2025-12-19 | 2025-12-29 | 7 | 31.5 | 38.3 | 121.6 | TREMIE | 34 | TREMIE-34-7 | 2026-10-22 | NUEVO | 2026-10-22 |  | 6.8
24603 - FLORA PPTO C | 812 | Industrializado | Concreto | Placa T3 piso 24 ejes 1 - 8 / A - F y ejes 8 - 12 / F - G | 2025-12-12 | 2026-01-09 | 2026-01-13 | 28 | 27.6 | 46.5 | 168.5 | PLACA | 28 | PLACA-28-28 | 2026-10-22 | NUEVO | 2026-10-22 | 28 | 18.9
24603 - FLORA PPTO C | 812 | Industrializado | Concreto | Placa T3 piso 24 ejes 1 - 8 / A - F y ejes 8 - 12 / F - G | 2025-12-12 | 2026-01-09 | 2026-01-13 | 28 | 27.6 | 47.3 | 171.4 | PLACA | 28 | PLACA-28-28 | 2026-10-22 | NUEVO | 2026-10-22 | 28 | 19.7
24603 - FLORA PPTO C | 812 | Industrializado | Concreto | Placa T3 piso 24 ejes 1 - 8 / A - F y ejes 8 - 12 / F - G | 2025-12-12 | 2026-01-09 | 2026-01-13 | 28 | 27.6 | 45.9 | 166.3 | PLACA | 28 | PLACA-28-28 | 2026-10-22 | NUEVO | 2026-10-22 | 28 | 18.3
24603 - FLORA PPTO C | 812 | Industrializado | Concreto | Placa torre 3 piso 24 ejes 1-8 / A-F y 8-12 / F-G | 2025-12-12 | 2025-12-26 | 2026-01-02 | 14 | 28 | 42.8 | 152.9 | PLACA | 28 | PLACA-28-14 | 2026-10-22 | NUEVO | 2026-10-22 | 21.65 | 14.8
24603 - FLORA PPTO C | 812 | Industrializado | Concreto | Placa torre 3 piso 24 ejes 1-8 / A-F y 8-12 / F-G | 2025-12-12 | 2025-12-19 | 2025-12-29 | 7 | 28 | 41.2 | 147.1 | PLACA | 28 | PLACA-28-7 | 2026-10-22 | NUEVO | 2026-10-22 | 18.48 | 13.2
24603 - FLORA PPTO C | 813 | Industrializado | Concreto | Escaleras T3 Piso 19 - 20 | 2025-12-13 | 2026-01-10 | 2026-01-13 | 28 | 27.6 | 44.5 | 161.2 | AUTOCOMPAC | 28 | AUTOCOMPAC-28-28 | 2026-10-22 | NUEVO | 2026-10-22 | 28 | 16.9
24603 - FLORA PPTO C | 813 | Industrializado | Concreto | Escaleras T3 Piso 19 - 20 | 2025-12-13 | 2026-01-10 | 2026-01-13 | 28 | 27.6 | 43.2 | 156.5 | AUTOCOMPAC | 28 | AUTOCOMPAC-28-28 | 2026-10-22 | NUEVO | 2026-10-22 | 28 | 15.6
24603 - FLORA PPTO C | 813 | Industrializado | Concreto | Escaleras T3 Piso 19 - 20 | 2025-12-13 | 2026-01-10 | 2026-01-13 | 28 | 27.6 | 43.8 | 158.7 | AUTOCOMPAC | 28 | AUTOCOMPAC-28-28 | 2026-10-22 | NUEVO | 2026-10-22 | 28 | 16.2
24603 - FLORA PPTO C | 813 | Industrializado | Concreto | Escaleras torre 3 Piso 19-20 | 2025-12-13 | 2025-12-27 | 2026-01-02 | 14 | 28 | 39.1 | 139.6 | AUTOCOMPAC | 28 | AUTOCOMPAC-28-14 | 2026-10-22 | NUEVO | 2026-10-22 | 21.65 | 11.1
24603 - FLORA PPTO C | 813 | Industrializado | Concreto | Escaleras torre 3 Piso 19-20 | 2025-12-13 | 2025-12-20 | 2025-12-29 | 7 | 28 | 36.6 | 130.7 | AUTOCOMPAC | 28 | AUTOCOMPAC-28-7 | 2026-10-22 | NUEVO | 2026-10-22 | 18.48 | 8.6
24603 - FLORA PPTO C | 814 | Industrializado | Concreto | Placa T3 piso 24 ejes 1 - 8 / G - L | 2025-12-13 | 2026-01-10 | 2026-01-13 | 28 | 27.6 | 44.9 | 162.7 | PLACA | 28 | PLACA-28-28 | 2026-10-22 | NUEVO | 2026-10-22 | 28 | 17.3
24603 - FLORA PPTO C | 814 | Industrializado | Concreto | Placa T3 piso 24 ejes 1 - 8 / G - L | 2025-12-13 | 2026-01-10 | 2026-01-13 | 28 | 27.6 | 45.5 | 164.9 | PLACA | 28 | PLACA-28-28 | 2026-10-22 | NUEVO | 2026-10-22 | 28 | 17.9
24603 - FLORA PPTO C | 814 | Industrializado | Concreto | Placa T3 piso 24 ejes 1 - 8 / G - L | 2025-12-13 | 2026-01-10 | 2026-01-13 | 28 | 27.6 | 44.3 | 160.5 | PLACA | 28 | PLACA-28-28 | 2026-10-22 | NUEVO | 2026-10-22 | 28 | 16.7
24603 - FLORA PPTO C | 814 | Industrializado | Concreto | Placa torre 3 piso 24 ejes 1-8 / G-L | 2025-12-13 | 2025-12-27 | 2026-01-02 | 14 | 28 | 40.3 | 143.9 | PLACA | 28 | PLACA-28-14 | 2026-10-22 | NUEVO | 2026-10-22 | 21.65 | 12.3
24603 - FLORA PPTO C | 814 | Industrializado | Concreto | Placa torre 3 piso 24 ejes 1-8 / G-L | 2025-12-13 | 2025-12-20 | 2025-12-29 | 7 | 28 | 38.4 | 137.1 | PLACA | 28 | PLACA-28-7 | 2026-10-22 | NUEVO | 2026-10-22 | 18.48 | 10.4
24603 - FLORA PPTO C | 815 | AU | Concreto | Muros T4, piso 24 ejes 1 - 6 / G - L | 2025-12-13 | 2026-01-10 | 2026-01-13 | 28 | 27.6 | 48.2 | 174.6 | MURO | 28 | MURO-28-28 | 2026-10-22 | NUEVO | 2026-10-22 | 28 | 20.6
24603 - FLORA PPTO C | 815 | AU | Concreto | Muros T4, piso 24 ejes 1 - 6 / G - L | 2025-12-13 | 2026-01-10 | 2026-01-13 | 28 | 27.6 | 46.9 | 169.9 | MURO | 28 | MURO-28-28 | 2026-10-22 | NUEVO | 2026-10-22 | 28 | 19.3
24603 - FLORA PPTO C | 815 | AU | Concreto | Muros T4, piso 24 ejes 1 - 6 / G - L | 2025-12-13 | 2026-01-10 | 2026-01-13 | 28 | 27.6 | 47.5 | 172.1 | MURO | 28 | MURO-28-28 | 2026-10-22 | NUEVO | 2026-10-22 | 28 | 19.9
24603 - FLORA PPTO C | 815 | Autocompactado | Concreto | Muros torre 4 piso 24 ejes 1-6 / G-L | 2025-12-13 | 2025-12-27 | 2026-01-02 | 14 | 28 | 43.7 | 156.1 | MURO | 28 | MURO-28-14 | 2026-10-22 | NUEVO | 2026-10-22 | 21.65 | 15.7
24603 - FLORA PPTO C | 815 | Autocompactado | Concreto | Muros torre 4 piso 24 ejes 1-6 / G-L | 2025-12-13 | 2025-12-20 | 2025-12-29 | 7 | 28 | 41.9 | 149.6 | MURO | 28 | MURO-28-7 | 2026-10-22 | NUEVO | 2026-10-22 | 18.48 | 13.9
24603 - FLORA PPTO C | 816 | Tremie | Concreto | Pilote #55 - T1 | 2025-12-15 | 2026-01-12 | 2026-01-15 | 28 | 31 | 40.3 | 130 | TREMIE | 34 | TREMIE-34-28 | 2026-10-22 | NUEVO | 2026-10-22 |  | 9.3
24603 - FLORA PPTO C | 816 | Tremie | Concreto | Pilote #55 - T1 | 2025-12-15 | 2026-01-12 | 2026-01-15 | 28 | 31 | 42 | 135.5 | TREMIE | 34 | TREMIE-34-28 | 2026-10-22 | NUEVO | 2026-10-22 |  | 11
24603 - FLORA PPTO C | 816 | Tremie | Concreto | Pilote #55 - T1 | 2025-12-15 | 2026-01-12 | 2026-01-15 | 28 | 31 | 40.8 | 131.6 | TREMIE | 34 | TREMIE-34-28 | 2026-10-22 | NUEVO | 2026-10-22 |  | 9.8
24603 - FLORA PPTO C | 816 | Tremie | Concreto | Pilote # 55, T1 | 2025-12-15 | 2025-12-29 | 2026-01-02 | 14 | 31 | 37.8 | 121.9 | TREMIE | 34 | TREMIE-34-14 | 2026-10-22 | NUEVO | 2026-10-22 |  | 6.8
24603 - FLORA PPTO C | 816 | Tremie | Concreto | Pilote # 55, T1 | 2025-12-15 | 2025-12-22 | 2026-01-02 | 7 | 31 | 37.1 | 119.7 | TREMIE | 34 | TREMIE-34-7 | 2026-10-22 | NUEVO | 2026-10-22 |  | 6.1
24603 - FLORA PPTO C | 817 | Tremie | Concreto | Pantalla M54 - T1 | 2025-12-15 | 2026-01-12 | 2026-01-15 | 28 | 20.7 | 31 | 149.8 | TREMIE | 21 | TREMIE-21-28 | 2026-10-22 | NUEVO | 2026-10-22 | 21 | 10.3
24603 - FLORA PPTO C | 817 | Tremie | Concreto | Pantalla M54 - T1 | 2025-12-15 | 2026-01-12 | 2026-01-15 | 28 | 20.7 | 31 | 149.8 | TREMIE | 21 | TREMIE-21-28 | 2026-10-22 | NUEVO | 2026-10-22 | 21 | 10.3
24603 - FLORA PPTO C | 817 | Tremie | Concreto | Pantalla M54 - T1 | 2025-12-15 | 2026-01-12 | 2026-01-15 | 28 | 20.7 | 30.9 | 149.3 | TREMIE | 21 | TREMIE-21-28 | 2026-10-22 | NUEVO | 2026-10-22 | 21 | 10.2
24603 - FLORA PPTO C | 817 | Tremie | Concreto | Pantalla M54, T1 | 2025-12-15 | 2025-12-29 | 2026-01-02 | 14 | 21 | 25.7 | 122.4 | TREMIE | 21 | TREMIE-21-14 | 2026-10-22 | NUEVO | 2026-10-22 | 14.84 | 4.7
24603 - FLORA PPTO C | 817 | Tremie | Concreto | Pantalla M54, T1 | 2025-12-15 | 2025-12-22 | 2026-01-02 | 7 | 21 | 25.2 | 120 | TREMIE | 21 | TREMIE-21-7 | 2026-10-22 | NUEVO | 2026-10-22 | 11.76 | 4.2
24603 - FLORA PPTO C | 818 | Indus | Concreto | Placa piso 25, T4, ejes 8 - 10 / A - F | 2025-12-15 | 2026-01-12 | 2026-01-15 | 28 | 20.7 | 32.4 | 156.5 | PLACA | 21 | PLACA-21-28 | 2026-10-22 | NUEVO | 2026-10-22 | 21 | 11.7
24603 - FLORA PPTO C | 818 | Indus | Concreto | Placa piso 25, T4, ejes 8 - 10 / A - F | 2025-12-15 | 2026-01-12 | 2026-01-15 | 28 | 20.7 | 32.7 | 158 | PLACA | 21 | PLACA-21-28 | 2026-10-22 | NUEVO | 2026-10-22 | 21 | 12
24603 - FLORA PPTO C | 818 | Indus | Concreto | Placa piso 25, T4, ejes 8 - 10 / A - F | 2025-12-15 | 2026-01-12 | 2026-01-15 | 28 | 20.7 | 31.7 | 153.1 | PLACA | 21 | PLACA-21-28 | 2026-10-22 | NUEVO | 2026-10-22 | 21 | 11
24603 - FLORA PPTO C | 818 | Industrializado | Concreto | Placa T4, piso 25, ejes 8-10 / A-F | 2025-12-15 | 2025-12-29 | 2026-01-02 | 14 | 21 | 28.8 | 137.1 | PLACA | 21 | PLACA-21-14 | 2026-10-22 | NUEVO | 2026-10-22 | 16.24 | 7.8
24603 - FLORA PPTO C | 818 | Industrializado | Concreto | Placa T4, piso 25, ejes 8-10 / A-F | 2025-12-15 | 2025-12-22 | 2026-01-02 | 7 | 21 | 28 | 133.3 | PLACA | 21 | PLACA-21-7 | 2026-10-22 | NUEVO | 2026-10-22 | 13.86 | 7
24603 - FLORA PPTO C | 819 | AU | Concreto | Muros T4, piso 24, ejes 1 - 2 / A - F, T3 P24 ejes 8 - 12 / A - F | 2025-12-15 | 2026-01-12 | 2026-01-15 | 28 | 27.6 | 41.9 | 151.8 | MURO | 28 | MURO-28-28 | 2026-10-22 | NUEVO | 2026-10-22 | 28 | 14.3
24603 - FLORA PPTO C | 819 | AU | Concreto | Muros T4, piso 24, ejes 1 - 2 / A - F, T3 P24 ejes 8 - 12 / A - F | 2025-12-15 | 2026-01-12 | 2026-01-15 | 28 | 27.6 | 40.6 | 147.1 | MURO | 28 | MURO-28-28 | 2026-10-22 | NUEVO | 2026-10-22 | 28 | 13
24603 - FLORA PPTO C | 819 | AU | Concreto | Muros T4, piso 24, ejes 1 - 2 / A - F, T3 P24 ejes 8 - 12 / A - F | 2025-12-15 | 2026-01-12 | 2026-01-15 | 28 | 27.6 | 41 | 148.6 | MURO | 28 | MURO-28-28 | 2026-10-22 | NUEVO | 2026-10-22 | 28 | 13.4
24603 - FLORA PPTO C | 819 | Autocompactado | Concreto | Muros T4, piso 24, ejes 1-2 / A-F y T3, piso 24, ejes 8-12 / A-F | 2025-12-15 | 2025-12-29 | 2026-01-02 | 14 | 31 | 37.5 | 121 | MURO | 34 | MURO-34-14 | 2026-10-22 | NUEVO | 2026-10-22 | 26.29 | 6.5
24603 - FLORA PPTO C | 819 | Autocompactado | Concreto | Muros T4, piso 24, ejes 1-2 / A-F y T3, piso 24, ejes 8-12 / A-F | 2025-12-15 | 2025-12-22 | 2026-01-02 | 7 | 31 | 36.8 | 118.7 | MURO | 34 | MURO-34-7 | 2026-10-22 | NUEVO | 2026-10-22 | 22.44 | 5.8
24603 - FLORA PPTO C | 820 | Ptico | Concreto | Placa piso 2 ejes 2 - 3 / A - C comercio 2 | 2025-12-16 | 2026-01-13 | 2026-01-15 | 28 | 20.7 | 36.8 | 177.8 | PLACA | 21 | PLACA-21-28 | 2026-10-22 | NUEVO | 2026-10-22 | 21 | 16.1
24603 - FLORA PPTO C | 820 | Ptico | Concreto | Placa piso 2 ejes 2 - 3 / A - C comercio 2 | 2025-12-16 | 2026-01-13 | 2026-01-15 | 28 | 20.7 | 37.2 | 179.7 | PLACA | 21 | PLACA-21-28 | 2026-10-22 | NUEVO | 2026-10-22 | 21 | 16.5
24603 - FLORA PPTO C | 820 | Ptico | Concreto | Placa piso 2 ejes 2 - 3 / A - C comercio 2 | 2025-12-16 | 2026-01-13 | 2026-01-15 | 28 | 20.7 | 36.2 | 174.9 | PLACA | 21 | PLACA-21-28 | 2026-10-22 | NUEVO | 2026-10-22 | 21 | 15.5
24603 - FLORA PPTO C | 820 | Plástico | Concreto | Placa ejes 2-3 / A-C, Piso 2, Comercio 2 | 2025-12-16 | 2025-12-23 | 2026-01-02 | 7 | 21 | 31.6 | 150.5 | PLACA | 21 | PLACA-21-7 | 2026-10-22 | NUEVO | 2026-10-22 | 13.86 | 10.6
24603 - FLORA PPTO C | 820 | Plástico | Concreto | Placa ejes 2-3 / A-C, Piso 2, Comercio 2 | 2025-12-16 | 2025-12-19 | 2025-12-29 | 3 | 21 | 25.9 | 123.3 | PLACA | 21 | PLACA-21-3 | 2026-10-22 | NUEVO | 2026-10-22 | 9.45 | 4.9
24603 - FLORA PPTO C | 821 | Indus | Concreto | Escaleras piso 22 T4 al 23 | 2025-12-16 | 2026-01-13 | 2026-01-15 | 28 | 27.6 | 40.5 | 146.7 | AUTOCOMPAC | 28 | AUTOCOMPAC-28-28 | 2026-10-22 | NUEVO | 2026-10-22 | 28 | 12.9
24603 - FLORA PPTO C | 821 | Indus | Concreto | Escaleras piso 22 T4 al 23 | 2025-12-16 | 2026-01-13 | 2026-01-15 | 28 | 27.6 | 39.5 | 143.1 | AUTOCOMPAC | 28 | AUTOCOMPAC-28-28 | 2026-10-22 | NUEVO | 2026-10-22 | 28 | 11.9
24603 - FLORA PPTO C | 821 | Indus | Concreto | Escaleras piso 22 T4 al 23 | 2025-12-16 | 2026-01-13 | 2026-01-15 | 28 | 27.6 | 40 | 144.9 | AUTOCOMPAC | 28 | AUTOCOMPAC-28-28 | 2026-10-22 | NUEVO | 2026-10-22 | 28 | 12.4
24603 - FLORA PPTO C | 821 | Industrializado | Concreto | Escaleras piso 22 al 23 Torre 4 | 2025-12-16 | 2025-12-30 | 2026-01-03 | 14 | 28 | 34.2 | 122.1 | AUTOCOMPAC | 28 | AUTOCOMPAC-28-14 | 2026-10-22 | NUEVO | 2026-10-22 | 21.65 | 6.2
24603 - FLORA PPTO C | 821 | Industrializado | Concreto | Escaleras piso 22 al 23 Torre 4 | 2025-12-16 | 2025-12-23 | 2026-01-02 | 7 | 28 | 32.8 | 117.1 | AUTOCOMPAC | 28 | AUTOCOMPAC-28-7 | 2026-10-22 | NUEVO | 2026-10-22 | 18.48 | 4.8
24603 - FLORA PPTO C | 822 | Indus | Concreto | Placa T3 piso 22 ejes 3 - 10 / G - L | 2025-12-16 | 2026-01-13 | 2026-01-15 | 28 | 20.7 | 32.5 | 157 | PLACA | 21 | PLACA-21-28 | 2026-10-22 | NUEVO | 2026-10-22 | 21 | 11.8
24603 - FLORA PPTO C | 822 | Indus | Concreto | Placa T3 piso 22 ejes 3 - 10 / G - L | 2025-12-16 | 2026-01-13 | 2026-01-15 | 28 | 20.7 | 32.9 | 158.9 | PLACA | 21 | PLACA-21-28 | 2026-10-22 | NUEVO | 2026-10-22 | 21 | 12.2
24603 - FLORA PPTO C | 822 | Indus | Concreto | Placa T3 piso 22 ejes 3 - 10 / G - L | 2025-12-16 | 2026-01-13 | 2026-01-15 | 28 | 20.7 | 32 | 154.6 | PLACA | 21 | PLACA-21-28 | 2026-10-22 | NUEVO | 2026-10-22 | 21 | 11.3
24603 - FLORA PPTO C | 822 | Industrializado | Concreto | Placa torre 3 piso 25 ejes 3-10 / G-L | 2025-12-16 | 2025-12-30 | 2026-01-03 | 14 | 21 | 29.8 | 141.9 | PLACA | 21 | PLACA-21-14 | 2026-10-22 | NUEVO | 2026-10-22 | 16.24 | 8.8
24603 - FLORA PPTO C | 822 | Industrializado | Concreto | Placa torre 3 piso 25 ejes 3-10 / G-L | 2025-12-16 | 2025-12-23 | 2026-01-02 | 7 | 21 | 28.2 | 134.3 | PLACA | 21 | PLACA-21-7 | 2026-10-22 | NUEVO | 2026-10-22 | 13.86 | 7.2
24603 - FLORA PPTO C | 823 | AU | Concreto | Muros T3 piso 24 ejes 8 - 12 / G - L | 2025-12-16 | 2026-01-13 | 2026-01-15 | 28 | 27.6 | 40.9 | 148.2 | MURO | 28 | MURO-28-28 | 2026-10-22 | NUEVO | 2026-10-22 | 28 | 13.3
24603 - FLORA PPTO C | 823 | AU | Concreto | Muros T3 piso 24 ejes 8 - 12 / G - L | 2025-12-16 | 2026-01-13 | 2026-01-15 | 28 | 27.6 | 41.4 | 150 | MURO | 28 | MURO-28-28 | 2026-10-22 | NUEVO | 2026-10-22 | 28 | 13.8
24603 - FLORA PPTO C | 823 | AU | Concreto | Muros T3 piso 24 ejes 8 - 12 / G - L | 2025-12-16 | 2026-01-13 | 2026-01-15 | 28 | 27.6 | 40.4 | 146.4 | MURO | 28 | MURO-28-28 | 2026-10-22 | NUEVO | 2026-10-22 | 28 | 12.8
24603 - FLORA PPTO C | 823 | Autocompactado | Concreto | Muros torre 3 piso 24 ejes 8-12 / G-L | 2025-12-16 | 2025-12-30 | 2026-01-03 | 14 | 28 | 38.3 | 136.8 | MURO | 28 | MURO-28-14 | 2026-10-22 | NUEVO | 2026-10-22 | 21.65 | 10.3
24603 - FLORA PPTO C | 823 | Autocompactado | Concreto | Muros torre 3 piso 24 ejes 8-12 / G-L | 2025-12-16 | 2025-12-23 | 2026-01-02 | 7 | 28 | 37.4 | 133.6 | MURO | 28 | MURO-28-7 | 2026-10-22 | NUEVO | 2026-10-22 | 18.48 | 9.4
24603 - FLORA PPTO C | 824 | Tremix | Concreto | Pantalla H57 planta plataforma 1 | 2025-12-16 | 2026-01-13 | 2026-01-15 | 28 | 20.7 | 28 | 135.3 | TREMIE | 21 | TREMIE-21-28 | 2026-10-22 | NUEVO | 2026-10-22 | 21 | 7.3
24603 - FLORA PPTO C | 824 | Tremix | Concreto | Pantalla H57 planta plataforma 1 | 2025-12-16 | 2026-01-13 | 2026-01-15 | 28 | 20.7 | 27.3 | 131.9 | TREMIE | 21 | TREMIE-21-28 | 2026-10-22 | NUEVO | 2026-10-22 | 21 | 6.6
24603 - FLORA PPTO C | 824 | Tremix | Concreto | Pantalla H57 planta plataforma 1 | 2025-12-16 | 2026-01-13 | 2026-01-15 | 28 | 20.7 | 27.6 | 133.3 | TREMIE | 21 | TREMIE-21-28 | 2026-10-22 | NUEVO | 2026-10-22 | 21 | 6.9
24603 - FLORA PPTO C | 824 | Tremie | Concreto | Pantalla M 57, plataforma 1 | 2025-12-17 | 2025-12-31 | 2026-01-03 | 14 | 21 | 23.2 | 110.5 | TREMIE | 21 | TREMIE-21-14 | 2026-10-22 | NUEVO | 2026-10-22 | 14.84 | 2.2
24603 - FLORA PPTO C | 824 | Tremie | Concreto | Pantalla M 57, plataforma 1 | 2025-12-17 | 2025-12-24 | 2026-01-02 | 7 | 21 | 19.9 | 94.8 | TREMIE | 21 | TREMIE-21-7 | 2026-10-22 | NUEVO | 2026-10-22 | 11.76 | -1.1
24603 - FLORA PPTO C | 825 | Tremix | Concreto | Pilote #77 T1 | 2025-12-17 | 2026-01-14 | 2026-01-15 | 28 | 31 | 35.2 | 113.5 | TREMIE | 34 | TREMIE-34-28 | 2026-10-22 | NUEVO | 2026-10-22 |  | 4.2
24603 - FLORA PPTO C | 825 | Tremix | Concreto | Pilote #77 T1 | 2025-12-17 | 2026-01-14 | 2026-01-15 | 28 | 31 | 35.7 | 115.2 | TREMIE | 34 | TREMIE-34-28 | 2026-10-22 | NUEVO | 2026-10-22 |  | 4.7
24603 - FLORA PPTO C | 825 | Tremix | Concreto | Pilote #77 T1 | 2025-12-17 | 2026-01-14 | 2026-01-15 | 28 | 31 | 34.7 | 111.9 | TREMIE | 34 | TREMIE-34-28 | 2026-10-22 | NUEVO | 2026-10-22 |  | 3.7
24603 - FLORA PPTO C | 825 | Tremie | Concreto | Pilote # 77, T1 | 2025-12-17 | 2025-12-31 | 2026-01-03 | 14 | 31 | 29 | 93.5 | TREMIE | 34 | TREMIE-34-14 | 2026-10-22 | NUEVO | 2026-10-22 |  | -2
24603 - FLORA PPTO C | 825 | Tremie | Concreto | Pilote # 77, T1 | 2025-12-17 | 2025-12-24 | 2026-01-02 | 7 | 31 | 25.3 | 81.6 | TREMIE | 34 | TREMIE-34-7 | 2026-10-22 | NUEVO | 2026-10-22 |  | -5.7
24603 - FLORA PPTO C | 826 | Indus | Concreto | Placa T3 piso 25 ejes 1 - 3 / A - F y ejes 10 - 12 A - L piso 25 T4 | 2025-12-17 | 2026-01-14 | 2026-01-15 | 28 | 20.7 | 32.4 | 156.5 | PLACA | 21 | PLACA-21-28 | 2026-10-22 | NUEVO | 2026-10-22 | 21 | 11.7
24603 - FLORA PPTO C | 826 | Indus | Concreto | Placa T3 piso 25 ejes 1 - 3 / A - F y ejes 10 - 12 A - L piso 25 T4 | 2025-12-17 | 2026-01-14 | 2026-01-15 | 28 | 20.7 | 31.5 | 152.2 | PLACA | 21 | PLACA-21-28 | 2026-10-22 | NUEVO | 2026-10-22 | 21 | 10.8
24603 - FLORA PPTO C | 826 | Indus | Concreto | Placa T3 piso 25 ejes 1 - 3 / A - F y ejes 10 - 12 A - L piso 25 T4 | 2025-12-17 | 2026-01-14 | 2026-01-15 | 28 | 20.7 | 31.9 | 154.1 | PLACA | 21 | PLACA-21-28 | 2026-10-22 | NUEVO | 2026-10-22 | 21 | 11.2
24603 - FLORA PPTO C | 826 | Industrializado | Concreto | Placa T3, piso 25, ejes 1-3 / A-F y ejes 10-12 / A-L, T4, piso 25 | 2025-12-17 | 2025-12-31 | 2026-01-03 | 14 | 21 | 27.1 | 129 | PLACA | 21 | PLACA-21-14 | 2026-10-22 | NUEVO | 2026-10-22 | 16.24 | 6.1
24603 - FLORA PPTO C | 826 | Industrializado | Concreto | Placa T3, piso 25, ejes 1-3 / A-F y ejes 10-12 / A-L, T4, piso 25 | 2025-12-17 | 2025-12-24 | 2026-01-02 | 7 | 21 | 23.9 | 113.8 | PLACA | 21 | PLACA-21-7 | 2026-10-22 | NUEVO | 2026-10-22 | 13.86 | 2.9
24603 - FLORA PPTO C | 827 | AU | Concreto | Muros T3 piso 24 ejes 1 - 8 / A - F | 2025-12-17 | 2026-01-14 | 2026-01-15 | 28 | 27.6 | 44.1 | 159.8 | MURO | 28 | MURO-28-28 | 2026-10-22 | NUEVO | 2026-10-22 | 28 | 16.5
24603 - FLORA PPTO C | 827 | AU | Concreto | Muros T3 piso 24 ejes 1 - 8 / A - F | 2025-12-17 | 2026-01-14 | 2026-01-15 | 28 | 27.6 | 44.7 | 162 | MURO | 28 | MURO-28-28 | 2026-10-22 | NUEVO | 2026-10-22 | 28 | 17.1
24603 - FLORA PPTO C | 827 | AU | Concreto | Muros T3 piso 24 ejes 1 - 8 / A - F | 2025-12-17 | 2026-01-14 | 2026-01-15 | 28 | 27.6 | 43.6 | 158 | MURO | 28 | MURO-28-28 | 2026-10-22 | NUEVO | 2026-10-22 | 28 | 16
24603 - FLORA PPTO C | 827 | Autocompactado | Concreto | Muros T3, piso 24, ejes 1-8 / A-F | 2025-12-17 | 2025-12-31 | 2026-01-03 | 14 | 28 | 38.3 | 136.8 | MURO | 28 | MURO-28-14 | 2026-10-22 | NUEVO | 2026-10-22 | 21.65 | 10.3
24603 - FLORA PPTO C | 827 | Autocompactado | Concreto | Muros T3, piso 24, ejes 1-8 / A-F | 2025-12-17 | 2025-12-24 | 2026-01-02 | 7 | 28 | 37.1 | 132.5 | MURO | 28 | MURO-28-7 | 2026-10-22 | NUEVO | 2026-10-22 | 18.48 | 9.1
24603 - FLORA PPTO C | 828 | IN | Concreto | Placa T4 piso 25 ejes 1 - 4 / F - G y ejes 8 - 12 / A - F piso 25 T3 | 2025-12-18 | 2026-01-15 | 2026-01-16 | 28 | 20.7 | 32.2 | 155.6 | PLACA | 21 | PLACA-21-28 | 2026-10-22 | NUEVO | 2026-10-22 | 21 | 11.5
24603 - FLORA PPTO C | 828 | IN | Concreto | Placa T4 piso 25 ejes 1 - 4 / F - G y ejes 8 - 12 / A - F piso 25 T3 | 2025-12-18 | 2026-01-15 | 2026-01-16 | 28 | 20.7 | 31.4 | 151.7 | PLACA | 21 | PLACA-21-28 | 2026-10-22 | NUEVO | 2026-10-22 | 21 | 10.7
24603 - FLORA PPTO C | 828 | IN | Concreto | Placa T4 piso 25 ejes 1 - 4 / F - G y ejes 8 - 12 / A - F piso 25 T3 | 2025-12-18 | 2026-01-15 | 2026-01-16 | 28 | 20.7 | 31.7 | 153.1 | PLACA | 21 | PLACA-21-28 | 2026-10-22 | NUEVO | 2026-10-22 | 21 | 11
24603 - FLORA PPTO C | 828 | Industrializado | Concreto | Placa T4, piso 25, ejes 1-4 / F-G y ejes 8-12 / A-F, piso 25, T3 | 2025-12-18 | 2026-01-01 | 2026-01-03 | 14 | 21 | 27 | 128.6 | PLACA | 21 | PLACA-21-14 | 2026-10-22 | NUEVO | 2026-10-22 | 16.24 | 6
24603 - FLORA PPTO C | 828 | Industrializado | Concreto | Placa T4, piso 25, ejes 1-4 / F-G y ejes 8-12 / A-F, piso 25, T3 | 2025-12-18 | 2025-12-25 | 2026-01-02 | 7 | 21 | 26.5 | 126.2 | PLACA | 21 | PLACA-21-7 | 2026-10-22 | NUEVO | 2026-10-22 | 13.86 | 5.5
24603 - FLORA PPTO C | 829 | AU | Concreto | Muros T3 piso 24 ejes 1 - 7 / G - L | 2025-12-18 | 2026-01-15 | 2026-01-16 | 28 | 27.6 | 40.6 | 147.1 | MURO | 28 | MURO-28-28 | 2026-10-22 | NUEVO | 2026-10-22 | 28 | 13
24603 - FLORA PPTO C | 829 | AU | Concreto | Muros T3 piso 24 ejes 1 - 7 / G - L | 2025-12-18 | 2026-01-15 | 2026-01-16 | 28 | 27.6 | 41 | 148.6 | MURO | 28 | MURO-28-28 | 2026-10-22 | NUEVO | 2026-10-22 | 28 | 13.4
24603 - FLORA PPTO C | 829 | AU | Concreto | Muros T3 piso 24 ejes 1 - 7 / G - L | 2025-12-18 | 2026-01-15 | 2026-01-16 | 28 | 27.6 | 41.1 | 148.9 | MURO | 28 | MURO-28-28 | 2026-10-22 | NUEVO | 2026-10-22 | 28 | 13.5
24603 - FLORA PPTO C | 829 | Autocompactado | Concreto | Muros T3, piso 24, ejes 1-7 / G-L | 2025-12-18 | 2026-01-01 | 2026-01-03 | 14 | 28 | 37.3 | 133.2 | MURO | 28 | MURO-28-14 | 2026-10-22 | NUEVO | 2026-10-22 | 21.65 | 9.3
24603 - FLORA PPTO C | 829 | Autocompactado | Concreto | Muros T3, piso 24, ejes 1-7 / G-L | 2025-12-18 | 2025-12-25 | 2026-01-02 | 7 | 28 | 36.5 | 130.4 | MURO | 28 | MURO-28-7 | 2026-10-22 | NUEVO | 2026-10-22 | 18.48 | 8.5
24603 - FLORA PPTO C | 830 | Ptico | Concreto | Cimentación T2 | 2025-12-19 | 2026-01-16 | 2026-01-19 | 28 | 31 | 37.5 | 121 | AUTOCOMPAC | 34 | AUTOCOMPAC-34-28 | 2026-10-22 | NUEVO | 2026-10-22 | 34 | 6.5
24603 - FLORA PPTO C | 830 | Ptico | Concreto | Cimentación T2 | 2025-12-19 | 2026-01-16 | 2026-01-19 | 28 | 31 | 37.3 | 120.3 | AUTOCOMPAC | 34 | AUTOCOMPAC-34-28 | 2026-10-22 | NUEVO | 2026-10-22 | 34 | 6.3
24603 - FLORA PPTO C | 830 | Ptico | Concreto | Cimentación T2 | 2025-12-19 | 2026-01-16 | 2026-01-19 | 28 | 31 | 38 | 122.6 | AUTOCOMPAC | 34 | AUTOCOMPAC-34-28 | 2026-10-22 | NUEVO | 2026-10-22 | 34 | 7
24603 - FLORA PPTO C | 830 | Plástico | Concreto | Cimentación T2 | 2025-12-19 | 2026-01-02 | 2026-01-03 | 14 | 31 | 28.3 | 91.3 | AUTOCOMPAC | 34 | AUTOCOMPAC-34-14 | 2026-10-22 | NUEVO | 2026-10-22 | 26.29 | -2.7
24603 - FLORA PPTO C | 830 | Plástico | Concreto | Cimentación T2 | 2025-12-19 | 2025-12-26 | 2026-01-02 | 7 | 31 | 26.3 | 84.8 | AUTOCOMPAC | 34 | AUTOCOMPAC-34-7 | 2026-10-22 | NUEVO | 2026-10-22 | 22.44 | -4.7
24603 - FLORA PPTO C | 831 | Tremie | Concreto | Pilote #46 T1 | 2025-12-19 | 2026-01-16 | 2026-01-19 | 28 | 31 | 38.4 | 123.9 | TREMIE | 34 | TREMIE-34-28 | 2026-10-22 | NUEVO | 2026-10-22 |  | 7.4
24603 - FLORA PPTO C | 831 | Tremie | Concreto | Pilote #46 T1 | 2025-12-19 | 2026-01-16 | 2026-01-19 | 28 | 31 | 39.4 | 127.1 | TREMIE | 34 | TREMIE-34-28 | 2026-10-22 | NUEVO | 2026-10-22 |  | 8.4
24603 - FLORA PPTO C | 831 | Tremie | Concreto | Pilote #46 T1 | 2025-12-19 | 2026-01-16 | 2026-01-19 | 28 | 31 | 37.6 | 121.3 | TREMIE | 34 | TREMIE-34-28 | 2026-10-22 | NUEVO | 2026-10-22 |  | 6.6
24603 - FLORA PPTO C | 831 | Tremie | Concreto | Pilote 46, T1 | 2025-12-19 | 2026-01-02 | 2026-01-03 | 14 | 31 | 30.3 | 97.7 | TREMIE | 34 | TREMIE-34-14 | 2026-10-22 | NUEVO | 2026-10-22 |  | -0.7
24603 - FLORA PPTO C | 831 | Tremie | Concreto | Pilote 46, T1 | 2025-12-19 | 2025-12-26 | 2026-01-02 | 7 | 31 | 27.1 | 87.4 | TREMIE | 34 | TREMIE-34-7 | 2026-10-22 | NUEVO | 2026-10-22 |  | -3.9
24603 - FLORA PPTO C | 832 | Tremie | Concreto | Barrete M56 | 2025-12-19 | 2026-01-16 | 2026-01-19 | 28 | 20.7 | 27.2 | 131.4 | TREMIE | 21 | TREMIE-21-28 | 2026-10-22 | NUEVO | 2026-10-22 | 21 | 6.5
24603 - FLORA PPTO C | 832 | Tremie | Concreto | Barrete M56 | 2025-12-19 | 2026-01-16 | 2026-01-19 | 28 | 20.7 | 27.6 | 133.3 | TREMIE | 21 | TREMIE-21-28 | 2026-10-22 | NUEVO | 2026-10-22 | 21 | 6.9
24603 - FLORA PPTO C | 832 | Tremie | Concreto | Barrete M56 | 2025-12-19 | 2026-01-16 | 2026-01-19 | 28 | 20.7 | 27.8 | 134.3 | TREMIE | 21 | TREMIE-21-28 | 2026-10-22 | NUEVO | 2026-10-22 | 21 | 7.1
24603 - FLORA PPTO C | 832 | Tremie | Concreto | Barrete M 56 | 2025-12-19 | 2026-01-02 | 2026-01-03 | 14 | 21 | 23.2 | 110.5 | TREMIE | 21 | TREMIE-21-14 | 2026-10-22 | NUEVO | 2026-10-22 | 14.84 | 2.2
24603 - FLORA PPTO C | 832 | Tremie | Concreto | Barrete M 56 | 2025-12-19 | 2025-12-26 | 2026-01-02 | 7 | 21 | 21.7 | 103.3 | TREMIE | 21 | TREMIE-21-7 | 2026-10-22 | NUEVO | 2026-10-22 | 11.76 | 0.7
24603 - FLORA PPTO C | 833 | Ptico | Concreto | Cimentación T2 | 2025-12-19 | 2026-01-16 | 2026-01-19 | 28 | 31 | 36.6 | 118.1 | AUTOCOMPAC | 34 | AUTOCOMPAC-34-28 | 2026-10-22 | NUEVO | 2026-10-22 | 34 | 5.6
24603 - FLORA PPTO C | 833 | Ptico | Concreto | Cimentación T2 | 2025-12-19 | 2026-01-16 | 2026-01-19 | 28 | 31 | 37.6 | 121.3 | AUTOCOMPAC | 34 | AUTOCOMPAC-34-28 | 2026-10-22 | NUEVO | 2026-10-22 | 34 | 6.6
24603 - FLORA PPTO C | 833 | Ptico | Concreto | Cimentación T2 | 2025-12-19 | 2026-01-16 | 2026-01-19 | 28 | 31 | 37.1 | 119.7 | AUTOCOMPAC | 34 | AUTOCOMPAC-34-28 | 2026-10-22 | NUEVO | 2026-10-22 | 34 | 6.1
24603 - FLORA PPTO C | 833 | Plástico | Concreto | Cimentación T2 | 2025-12-19 | 2026-01-02 | 2026-01-03 | 14 | 31 | 30 | 96.8 | AUTOCOMPAC | 34 | AUTOCOMPAC-34-14 | 2026-10-22 | NUEVO | 2026-10-22 | 26.29 | -1
24603 - FLORA PPTO C | 833 | Plástico | Concreto | Cimentación T2 | 2025-12-19 | 2025-12-26 | 2026-01-02 | 7 | 31 | 29.3 | 94.5 | AUTOCOMPAC | 34 | AUTOCOMPAC-34-7 | 2026-10-22 | NUEVO | 2026-10-22 | 22.44 | -1.7
24603 - FLORA PPTO C | 834 | Industrializado | Concreto | Placa T3, piso 25, ejes 1-8 / G-L | 2025-12-19 | 2026-01-02 | 2026-01-03 | 14 | 21 | 29.2 | 139 | PLACA | 21 | PLACA-21-14 | 2026-10-22 | NUEVO | 2026-10-22 | 16.24 | 8.2
24603 - FLORA PPTO C | 834 | Industrializado | Concreto | Placa T3, piso 25, ejes 1-8 / G-L | 2025-12-19 | 2025-12-26 | 2026-01-02 | 7 | 21 | 28.5 | 135.7 | PLACA | 21 | PLACA-21-7 | 2026-10-22 | NUEVO | 2026-10-22 | 13.86 | 7.5
24603 - FLORA PPTO C | 834 | INDUS | Concreto | Placa T3, piso 25, ejes 1-8, / G-L | 2025-12-19 | 2026-01-16 | 2026-01-19 | 28 | 20.7 | 31.1 | 150.2 | PLACA | 21 | PLACA-21-28 | 2026-10-22 | NUEVO | 2026-10-22 | 21 | 10.4
24603 - FLORA PPTO C | 834 | INDUS | Concreto | Placa T3, piso 25, ejes 1-8, / G-L | 2025-12-19 | 2026-01-16 | 2026-01-19 | 28 | 20.7 | 30.3 | 146.4 | PLACA | 21 | PLACA-21-28 | 2026-10-22 | NUEVO | 2026-10-22 | 21 | 9.6
24603 - FLORA PPTO C | 834 | INDUS | Concreto | Placa T3, piso 25, ejes 1-8, / G-L | 2025-12-19 | 2026-01-16 | 2026-01-19 | 28 | 20.7 | 31.4 | 151.7 | PLACA | 21 | PLACA-21-28 | 2026-10-22 | NUEVO | 2026-10-22 | 21 | 10.7
24603 - FLORA PPTO C | 835 | Industrializado | Concreto | Muros T4, piso 25, ejes 5-10 / A-F | 2025-12-19 | 2026-01-02 | 2026-01-03 | 14 | 21 | 34.7 | 165.2 | MURO | 21 | MURO-21-14 | 2026-10-22 | NUEVO | 2026-10-22 | 16.24 | 13.7
24603 - FLORA PPTO C | 835 | Industrializado | Concreto | Muros T4, piso 25, ejes 5-10 / A-F | 2025-12-19 | 2025-12-26 | 2026-01-02 | 7 | 21 | 29.5 | 140.5 | MURO | 21 | MURO-21-7 | 2026-10-22 | NUEVO | 2026-10-22 | 13.86 | 8.5
24603 - FLORA PPTO C | 835 | AU | Concreto | Muros T4, piso 25, ejes 5-10 / A-F | 2025-12-19 | 2026-01-16 | 2026-01-19 | 28 | 27.6 | 49 | 177.5 | MURO | 28 | MURO-28-28 | 2026-10-22 | NUEVO | 2026-10-22 | 28 | 21.4
24603 - FLORA PPTO C | 835 | AU | Concreto | Muros T4, piso 25, ejes 5-10 / A-F | 2025-12-19 | 2026-01-16 | 2026-01-19 | 28 | 27.6 | 48.6 | 176.1 | MURO | 28 | MURO-28-28 | 2026-10-22 | NUEVO | 2026-10-22 | 28 | 21
24603 - FLORA PPTO C | 835 | AU | Concreto | Muros T4, piso 25, ejes 5-10 / A-F | 2025-12-19 | 2026-01-16 | 2026-01-19 | 28 | 27.6 | 48.7 | 176.4 | MURO | 28 | MURO-28-28 | 2026-10-22 | NUEVO | 2026-10-22 | 28 | 21.1
24603 - FLORA PPTO C | 836 | Plástico | Concreto | Cimentación ejes 6-8 / K - L, plataforma 1 | 2025-12-20 | 2026-01-03 | 2026-01-05 | 14 | 21 | 22.2 | 105.7 | AUTOCOMPAC | 21 | AUTOCOMPAC-21-14 | 2026-10-22 | NUEVO | 2026-10-22 |  | 1.2
24603 - FLORA PPTO C | 836 | Plástico | Concreto | Cimentación ejes 6-8 / K - L, plataforma 1 | 2025-12-20 | 2025-12-27 | 2026-01-02 | 7 | 21 | 20.7 | 98.6 | AUTOCOMPAC | 21 | AUTOCOMPAC-21-7 | 2026-10-22 | NUEVO | 2026-10-22 |  | -0.3
24603 - FLORA PPTO C | 836 | PTICO | Concreto | Cimentación plataforma 1, ejes 6-8 A-L | 2025-12-20 | 2026-01-17 | 2026-01-19 | 28 | 20.7 | 26.9 | 130 | AUTOCOMPAC | 21 | AUTOCOMPAC-21-28 | 2026-10-22 | NUEVO | 2026-10-22 |  | 6.2
24603 - FLORA PPTO C | 836 | PTICO | Concreto | Cimentación plataforma 1, ejes 6-8 A-L | 2025-12-20 | 2026-01-17 | 2026-01-19 | 28 | 20.7 | 27.7 | 133.8 | AUTOCOMPAC | 21 | AUTOCOMPAC-21-28 | 2026-10-22 | NUEVO | 2026-10-22 |  | 7
24603 - FLORA PPTO C | 836 | PTICO | Concreto | Cimentación plataforma 1, ejes 6-8 A-L | 2025-12-20 | 2026-01-17 | 2026-01-19 | 28 | 20.7 | 26.7 | 129 | AUTOCOMPAC | 21 | AUTOCOMPAC-21-28 | 2026-10-22 | NUEVO | 2026-10-22 |  | 6
24603 - FLORA PPTO C | 837 | C. Fluido | Concreto | Columnas ejes 3-1 / A-C, piso 2 | 2025-12-20 | 2026-01-03 | 2026-01-05 | 14 | 21 | 21.7 | 103.3 | MURO | 21 | MURO-21-14 | 2026-10-22 | NUEVO | 2026-10-22 | 16.24 | 0.7
24603 - FLORA PPTO C | 837 | C. Fluido | Concreto | Columnas ejes 3-1 / A-C, piso 2 | 2025-12-20 | 2025-12-27 | 2026-01-02 | 7 | 21 | 20.2 | 96.2 | MURO | 21 | MURO-21-7 | 2026-10-22 | NUEVO | 2026-10-22 | 13.86 | -0.8
24603 - FLORA PPTO C | 837 | C.FLUIDO | Concreto | Columnas piso 2, comercio 2, ejes 3 / A-C | 2025-12-20 | 2026-01-17 | 2026-01-19 | 28 | 20.7 | 26.6 | 128.5 | MURO | 21 | MURO-21-28 | 2026-10-22 | NUEVO | 2026-10-22 | 21 | 5.9
24603 - FLORA PPTO C | 837 | C.FLUIDO | Concreto | Columnas piso 2, comercio 2, ejes 3 / A-C | 2025-12-20 | 2026-01-17 | 2026-01-19 | 28 | 20.7 | 26.2 | 126.6 | MURO | 21 | MURO-21-28 | 2026-10-22 | NUEVO | 2026-10-22 | 21 | 5.5
24603 - FLORA PPTO C | 837 | C.FLUIDO | Concreto | Columnas piso 2, comercio 2, ejes 3 / A-C | 2025-12-20 | 2026-01-17 | 2026-01-19 | 28 | 20.7 | 25.8 | 124.6 | MURO | 21 | MURO-21-28 | 2026-10-22 | NUEVO | 2026-10-22 | 21 | 5.1
24603 - FLORA PPTO C | 838 | Industrializado | Concreto | Escaleras piso 21 - 22 T3 | 2025-12-22 | 2026-01-05 | 2026-01-05 | 14 | 28 | 33.9 | 121.1 | AUTOCOMPAC | 28 | AUTOCOMPAC-28-14 | 2026-10-22 | NUEVO | 2026-10-22 | 21.65 | 5.9
24603 - FLORA PPTO C | 838 | Industrializado | Concreto | Escaleras piso 21 - 22 T3 | 2025-12-22 | 2025-12-29 | 2026-01-02 | 7 | 28 | 30.7 | 109.6 | AUTOCOMPAC | 28 | AUTOCOMPAC-28-7 | 2026-10-22 | NUEVO | 2026-10-22 | 18.48 | 2.7
24603 - FLORA PPTO C | 838 | INDUS | Concreto | Escaleras piso 21-22 T3 | 2025-12-22 | 2026-01-19 | 2026-01-20 | 28 | 27.6 | 44.4 | 160.9 | AUTOCOMPAC | 28 | AUTOCOMPAC-28-28 | 2026-10-22 | NUEVO | 2026-10-22 | 28 | 16.8
24603 - FLORA PPTO C | 838 | INDUS | Concreto | Escaleras piso 21-22 T3 | 2025-12-22 | 2026-01-19 | 2026-01-20 | 28 | 27.6 | 44.1 | 159.8 | AUTOCOMPAC | 28 | AUTOCOMPAC-28-28 | 2026-10-22 | NUEVO | 2026-10-22 | 28 | 16.5
24603 - FLORA PPTO C | 838 | INDUS | Concreto | Escaleras piso 21-22 T3 | 2025-12-22 | 2026-01-19 | 2026-01-20 | 28 | 27.6 | 43.9 | 159.1 | AUTOCOMPAC | 28 | AUTOCOMPAC-28-28 | 2026-10-22 | NUEVO | 2026-10-22 | 28 | 16.3
24603 - FLORA PPTO C | 839 | Tremie | Concreto | Pilote 41 - T1 | 2025-12-20 | 2026-01-17 | 2026-01-20 | 28 | 31 | 39.4 | 127.1 | TREMIE | 34 | TREMIE-34-28 | 2026-10-22 | NUEVO | 2026-10-22 |  | 8.4
24603 - FLORA PPTO C | 839 | Tremie | Concreto | Pilote 41 - T1 | 2025-12-20 | 2026-01-17 | 2026-01-20 | 28 | 31 | 38.4 | 123.9 | TREMIE | 34 | TREMIE-34-28 | 2026-10-22 | NUEVO | 2026-10-22 |  | 7.4
24603 - FLORA PPTO C | 839 | Tremie | Concreto | Pilote 41 - T1 | 2025-12-20 | 2026-01-17 | 2026-01-20 | 28 | 31 | 38.9 | 125.5 | TREMIE | 34 | TREMIE-34-28 | 2026-10-22 | NUEVO | 2026-10-22 |  | 7.9
24603 - FLORA PPTO C | 839 | Tremie | Concreto | Pilote 41, T1 | 2025-12-20 | 2026-01-03 | 2026-01-05 | 14 | 31 | 34.1 | 110 | TREMIE | 34 | TREMIE-34-14 | 2026-10-22 | NUEVO | 2026-10-22 |  | 3.1
24603 - FLORA PPTO C | 839 | Tremie | Concreto | Pilote 41, T1 | 2025-12-20 | 2025-12-27 | 2026-01-02 | 7 | 31 | 29.7 | 95.8 | TREMIE | 34 | TREMIE-34-7 | 2026-10-22 | NUEVO | 2026-10-22 |  | -1.3
24603 - FLORA PPTO C | 840 | Tremie | Concreto | Pantalla M58 plataforma 1 | 2025-12-20 | 2026-01-17 | 2026-01-20 | 28 | 20.7 | 29.2 | 141.1 | TREMIE | 21 | TREMIE-21-28 | 2026-10-22 | NUEVO | 2026-10-22 | 21 | 8.5
24603 - FLORA PPTO C | 840 | Tremie | Concreto | Pantalla M58 plataforma 1 | 2025-12-20 | 2026-01-17 | 2026-01-20 | 28 | 20.7 | 28.8 | 139.1 | TREMIE | 21 | TREMIE-21-28 | 2026-10-22 | NUEVO | 2026-10-22 | 21 | 8.1
24603 - FLORA PPTO C | 840 | Tremie | Concreto | Pantalla M58 plataforma 1 | 2025-12-20 | 2026-01-17 | 2026-01-20 | 28 | 20.7 | 28.5 | 137.7 | TREMIE | 21 | TREMIE-21-28 | 2026-10-22 | NUEVO | 2026-10-22 | 21 | 7.8
24603 - FLORA PPTO C | 840 | Tremie | Concreto | Pantalla M 58, plataforma 1 | 2025-12-20 | 2026-01-03 | 2026-01-05 | 14 | 21 | 24 | 114.3 | TREMIE | 21 | TREMIE-21-14 | 2026-10-22 | NUEVO | 2026-10-22 | 14.84 | 3
24603 - FLORA PPTO C | 840 | Tremie | Concreto | Pantalla M 58, plataforma 1 | 2025-12-20 | 2025-12-27 | 2026-01-02 | 7 | 21 | 16.8 | 80 | TREMIE | 21 | TREMIE-21-7 | 2026-10-22 | NUEVO | 2026-10-22 | 11.76 | -4.2
24603 - FLORA PPTO C | 841 | Tremie | Concreto | Pantalla H60 | 2025-12-23 | 2026-01-20 | 2026-01-21 | 28 | 20.7 | 26.8 | 129.5 | TREMIE | 21 | TREMIE-21-28 | 2026-10-22 | NUEVO | 2026-10-22 | 21 | 6.1
24603 - FLORA PPTO C | 841 | Tremie | Concreto | Pantalla H60 | 2025-12-23 | 2026-01-20 | 2026-01-21 | 28 | 20.7 | 27.1 | 130.9 | TREMIE | 21 | TREMIE-21-28 | 2026-10-22 | NUEVO | 2026-10-22 | 21 | 6.4
24603 - FLORA PPTO C | 841 | Tremie | Concreto | Pantalla H60 | 2025-12-23 | 2026-01-20 | 2026-01-21 | 28 | 20.7 | 27.3 | 131.9 | TREMIE | 21 | TREMIE-21-28 | 2026-10-22 | NUEVO | 2026-10-22 | 21 | 6.6
24603 - FLORA PPTO C | 841 | Tremie | Concreto | Pantalla M 60 | 2025-12-23 | 2026-01-06 | 2026-01-07 | 14 | 21 | 21.4 | 101.9 | TREMIE | 21 | TREMIE-21-14 | 2026-10-22 | NUEVO | 2026-10-22 | 14.84 | 0.4
24603 - FLORA PPTO C | 841 | Tremie | Concreto | Pantalla M 60 | 2025-12-23 | 2025-12-30 | 2026-01-03 | 7 | 21 | 18.7 | 89 | TREMIE | 21 | TREMIE-21-7 | 2026-10-22 | NUEVO | 2026-10-22 | 11.76 | -2.3
24603 - FLORA PPTO C | 842 | Tremie | Concreto | Pilote 80 - T1 | 2025-12-23 | 2026-01-20 | 2026-01-21 | 28 | 31 | 34.4 | 111 | TREMIE | 34 | TREMIE-34-28 | 2026-10-22 | NUEVO | 2026-10-22 |  | 3.4
24603 - FLORA PPTO C | 842 | Tremie | Concreto | Pilote 80 - T1 | 2025-12-23 | 2026-01-20 | 2026-01-21 | 28 | 31 | 34.7 | 111.9 | TREMIE | 34 | TREMIE-34-28 | 2026-10-22 | NUEVO | 2026-10-22 |  | 3.7
24603 - FLORA PPTO C | 842 | Tremie | Concreto | Pilote 80 - T1 | 2025-12-23 | 2026-01-20 | 2026-01-21 | 28 | 31 | 33.5 | 108.1 | TREMIE | 34 | TREMIE-34-28 | 2026-10-22 | NUEVO | 2026-10-22 |  | 2.5
24603 - FLORA PPTO C | 842 | Tremie | Concreto | Pilote 80, T1 | 2025-12-23 | 2026-01-06 | 2026-01-07 | 14 | 31 | 24.8 | 80 | TREMIE | 34 | TREMIE-34-14 | 2026-10-22 | NUEVO | 2026-10-22 |  | -6.2
24603 - FLORA PPTO C | 842 | Tremie | Concreto | Pilote 80, T1 | 2025-12-23 | 2025-12-30 | 2026-01-03 | 7 | 31 | 22.2 | 71.6 | TREMIE | 34 | TREMIE-34-7 | 2026-10-22 | NUEVO | 2026-10-22 |  | -8.8
24603 - FLORA PPTO C | 843 | Tremie | Concreto | Pilote 79 - T1 | 2025-12-26 | 2026-01-23 | 2026-01-26 | 28 | 31 | 38.2 | 123.2 | TREMIE | 34 | TREMIE-34-28 | 2026-10-22 | NUEVO | 2026-10-22 |  | 7.2
24603 - FLORA PPTO C | 843 | Tremie | Concreto | Pilote 79 - T1 | 2025-12-26 | 2026-01-23 | 2026-01-26 | 28 | 31 | 38.8 | 125.2 | TREMIE | 34 | TREMIE-34-28 | 2026-10-22 | NUEVO | 2026-10-22 |  | 7.8
24603 - FLORA PPTO C | 843 | Tremie | Concreto | Pilote 79 - T1 | 2025-12-26 | 2026-01-23 | 2026-01-26 | 28 | 31 | 37.5 | 121 | TREMIE | 34 | TREMIE-34-28 | 2026-10-22 | NUEVO | 2026-10-22 |  | 6.5
24603 - FLORA PPTO C | 843 | Tremie | Concreto | Pilote # 79, torre 1 | 2025-12-26 | 2026-01-09 | 2026-01-09 | 14 | 31 | 32.6 | 105.2 | TREMIE | 34 | TREMIE-34-14 | 2026-10-22 | NUEVO | 2026-10-22 |  | 1.6
24603 - FLORA PPTO C | 843 | Tremie | Concreto | Pilote # 79, torre 1 | 2025-12-26 | 2026-01-02 | 2026-01-03 | 7 | 31 | 30.1 | 97.1 | TREMIE | 34 | TREMIE-34-7 | 2026-10-22 | NUEVO | 2026-10-22 |  | -0.9
24603 - FLORA PPTO C | 844 | Tremie | Concreto | Pantalla H01 - plataforma 1 | 2025-12-26 | 2026-01-23 | 2026-01-26 | 28 | 20.7 | 28.9 | 139.6 | TREMIE | 21 | TREMIE-21-28 | 2026-10-22 | NUEVO | 2026-10-22 | 21 | 8.2
24603 - FLORA PPTO C | 844 | Tremie | Concreto | Pantalla H01 - plataforma 1 | 2025-12-26 | 2026-01-23 | 2026-01-26 | 28 | 20.7 | 27.9 | 134.8 | TREMIE | 21 | TREMIE-21-28 | 2026-10-22 | NUEVO | 2026-10-22 | 21 | 7.2
24603 - FLORA PPTO C | 844 | Tremie | Concreto | Pantalla H01 - plataforma 1 | 2025-12-26 | 2026-01-23 | 2026-01-26 | 28 | 20.7 | 28.2 | 136.2 | TREMIE | 21 | TREMIE-21-28 | 2026-10-22 | NUEVO | 2026-10-22 | 21 | 7.5
24603 - FLORA PPTO C | 844 | Tremie | Concreto | Pantalla M 01, plataforma 1 | 2025-12-26 | 2026-01-09 | 2026-01-09 | 14 | 21 | 24.5 | 116.7 | TREMIE | 21 | TREMIE-21-14 | 2026-10-22 | NUEVO | 2026-10-22 | 14.84 | 3.5
24603 - FLORA PPTO C | 844 | Tremie | Concreto | Pantalla M 01, plataforma 1 | 2025-12-26 | 2026-01-02 | 2026-01-03 | 7 | 21 | 22.1 | 105.2 | TREMIE | 21 | TREMIE-21-7 | 2026-10-22 | NUEVO | 2026-10-22 | 11.76 | 1.1
24603 - FLORA PPTO C | 845 | Tremie | Concreto | Pilote 50 - T1 | 2025-12-27 | 2026-01-24 | 2026-01-26 | 28 | 31 | 40.9 | 131.9 | TREMIE | 34 | TREMIE-34-28 | 2026-10-22 | NUEVO | 2026-10-22 |  | 9.9
24603 - FLORA PPTO C | 845 | Tremie | Concreto | Pilote 50 - T1 | 2025-12-27 | 2026-01-24 | 2026-01-26 | 28 | 31 | 40.4 | 130.3 | TREMIE | 34 | TREMIE-34-28 | 2026-10-22 | NUEVO | 2026-10-22 |  | 9.4
24603 - FLORA PPTO C | 845 | Tremie | Concreto | Pilote 50 - T1 | 2025-12-27 | 2026-01-24 | 2026-01-26 | 28 | 31 | 39.3 | 126.8 | TREMIE | 34 | TREMIE-34-28 | 2026-10-22 | NUEVO | 2026-10-22 |  | 8.3
24603 - FLORA PPTO C | 845 | Tremie | Concreto | Pilote # 50, torre 1 | 2025-12-27 | 2026-01-10 | 2026-01-19 | 14 | 31 | 35.1 | 113.2 | TREMIE | 34 | TREMIE-34-14 | 2026-10-22 | NUEVO | 2026-10-22 |  | 4.1
24603 - FLORA PPTO C | 845 | Tremie | Concreto | Pilote # 50, torre 1 | 2025-12-27 | 2026-01-03 | 2026-01-05 | 7 | 31 | 27.5 | 88.7 | TREMIE | 34 | TREMIE-34-7 | 2026-10-22 | NUEVO | 2026-10-22 |  | -3.5
24603 - FLORA PPTO C | 846 | Tremie | Concreto | Pantalla M61 Plataforma 1 | 2025-12-29 | 2026-01-26 | 2026-01-27 | 28 | 20.7 | 26.4 | 127.5 | TREMIE | 21 | TREMIE-21-28 | 2026-10-22 | NUEVO | 2026-10-22 | 21 | 5.7
24603 - FLORA PPTO C | 846 | Tremie | Concreto | Pantalla M61 Plataforma 1 | 2025-12-29 | 2026-01-26 | 2026-01-27 | 28 | 20.7 | 25.6 | 123.7 | TREMIE | 21 | TREMIE-21-28 | 2026-10-22 | NUEVO | 2026-10-22 | 21 | 4.9
24603 - FLORA PPTO C | 846 | Tremie | Concreto | Pantalla M61 Plataforma 1 | 2025-12-29 | 2026-01-26 | 2026-01-27 | 28 | 20.7 | 25.9 | 125.1 | TREMIE | 21 | TREMIE-21-28 | 2026-10-22 | NUEVO | 2026-10-22 | 21 | 5.2
24603 - FLORA PPTO C | 846 | Tremie | Concreto | Pantalla M 61 | 2025-12-29 | 2026-01-12 | 2026-01-14 | 14 | 21 | 23 | 109.5 | TREMIE | 21 | TREMIE-21-14 | 2026-10-22 | NUEVO | 2026-10-22 | 14.84 | 2
24603 - FLORA PPTO C | 846 | Tremie | Concreto | Pantalla M 61 | 2025-12-29 | 2026-01-05 | 2026-01-05 | 7 | 21 | 18.3 | 87.1 | TREMIE | 21 | TREMIE-21-7 | 2026-10-22 | NUEVO | 2026-10-22 | 11.76 | -2.7
24603 - FLORA PPTO C | 847 | Tremie | Concreto | Pilote 74 - T1 | 2025-12-30 | 2026-01-27 | 2026-01-28 | 28 | 31 | 34.7 | 111.9 | TREMIE | 34 | TREMIE-34-28 | 2026-10-22 | NUEVO | 2026-10-22 |  | 3.7
24603 - FLORA PPTO C | 847 | Tremie | Concreto | Pilote 74 - T1 | 2025-12-30 | 2026-01-27 | 2026-01-28 | 28 | 31 | 36.1 | 116.5 | TREMIE | 34 | TREMIE-34-28 | 2026-10-22 | NUEVO | 2026-10-22 |  | 5.1
24603 - FLORA PPTO C | 847 | Tremie | Concreto | Pilote 74 - T1 | 2025-12-30 | 2026-01-27 | 2026-01-28 | 28 | 31 | 36.7 | 118.4 | TREMIE | 34 | TREMIE-34-28 | 2026-10-22 | NUEVO | 2026-10-22 |  | 5.7
24603 - FLORA PPTO C | 847 | Tremie | Concreto | Pilote # 74, torre 1 | 2025-12-30 | 2026-01-13 | 2026-01-14 | 14 | 31 | 29.2 | 94.2 | TREMIE | 34 | TREMIE-34-14 | 2026-10-22 | NUEVO | 2026-10-22 |  | -1.8
24603 - FLORA PPTO C | 847 | Tremie | Concreto | Pilote # 74, torre 1 | 2025-12-30 | 2026-01-06 | 2026-01-07 | 7 | 31 | 20.8 | 67.1 | TREMIE | 34 | TREMIE-34-7 | 2026-10-22 | NUEVO | 2026-10-22 |  | -10.2
24603 - FLORA PPTO C | 848 | Tremie | Concreto | Pilote 71 - T1 | 2026-01-03 | 2026-01-31 | 2026-02-03 | 28 | 31 | 28.8 | 137.1 | TREMIE | 34 | TREMIE-34-28 | 2026-10-22 | NUEVO | 2026-10-22 |  | -2.2
24603 - FLORA PPTO C | 848 | Tremie | Concreto | Pilote 71 - T1 | 2026-01-03 | 2026-01-31 | 2026-02-03 | 28 | 31 | 29.1 | 138.6 | TREMIE | 34 | TREMIE-34-28 | 2026-10-22 | NUEVO | 2026-10-22 |  | -1.9
24603 - FLORA PPTO C | 848 | Tremie | Concreto | Pilote 71 - T1 | 2026-01-03 | 2026-01-31 | 2026-02-03 | 28 | 31 | 28.1 | 133.8 | TREMIE | 34 | TREMIE-34-28 | 2026-10-22 | NUEVO | 2026-10-22 |  | -2.9
24603 - FLORA PPTO C | 848 | Tremie | Concreto | Barrete 60 | 2026-01-03 | 2026-01-17 | 2026-01-19 | 14 | 21 | 21.3 | 101.4 | TREMIE | 21 | TREMIE-21-14 | 2026-10-22 | NUEVO | 2026-10-22 | 14.84 | 0.3
24603 - FLORA PPTO C | 848 | Tremie | Concreto | Barrete 60 | 2026-01-03 | 2026-01-10 | 2026-01-19 | 7 | 21 | 17.5 | 83.3 | TREMIE | 21 | TREMIE-21-7 | 2026-10-22 | NUEVO | 2026-10-22 | 11.76 | -3.5
24603 - FLORA PPTO C | 849 | Tremie | Concreto | Barrete M60 plataforma 1 | 2026-01-03 | 2026-01-31 | 2026-02-03 | 28 | 20.7 | 41.5 | 133.9 | TREMIE | 21 | TREMIE-21-28 | 2026-10-22 | NUEVO | 2026-10-22 | 21 | 20.8
24603 - FLORA PPTO C | 849 | Tremie | Concreto | Barrete M60 plataforma 1 | 2026-01-03 | 2026-01-31 | 2026-02-03 | 28 | 20.7 | 40.4 | 130.3 | TREMIE | 21 | TREMIE-21-28 | 2026-10-22 | NUEVO | 2026-10-22 | 21 | 19.7
24603 - FLORA PPTO C | 849 | Tremie | Concreto | Barrete M60 plataforma 1 | 2026-01-03 | 2026-01-31 | 2026-02-03 | 28 | 20.7 | 40.8 | 131.6 | TREMIE | 21 | TREMIE-21-28 | 2026-10-22 | NUEVO | 2026-10-22 | 21 | 20.1
24603 - FLORA PPTO C | 849 | Tremie | Concreto | Pilote # 71, torre 1 | 2026-01-03 | 2026-01-17 | 2026-01-19 | 14 | 31 | 30.4 | 98.1 | TREMIE | 34 | TREMIE-34-14 | 2026-10-22 | NUEVO | 2026-10-22 |  | -0.6
24603 - FLORA PPTO C | 849 | Tremie | Concreto | Pilote # 71, torre 1 | 2026-01-03 | 2026-01-10 | 2026-01-19 | 7 | 31 | 24 | 77.4 | TREMIE | 34 | TREMIE-34-7 | 2026-10-22 | NUEVO | 2026-10-22 |  | -7
24603 - FLORA PPTO C | 850 | Tremie | Concreto | Pilote 5 comercio 1 | 2026-01-06 | 2026-02-03 | 2026-02-04 | 28 | 20.7 | 25.7 | 124.2 | TREMIE | 21 | TREMIE-21-28 | 2026-10-22 | NUEVO | 2026-10-22 | 21 | 5
24603 - FLORA PPTO C | 850 | Tremie | Concreto | Pilote 5 comercio 1 | 2026-01-06 | 2026-02-03 | 2026-02-04 | 28 | 20.7 | 26.1 | 126.1 | TREMIE | 21 | TREMIE-21-28 | 2026-10-22 | NUEVO | 2026-10-22 | 21 | 5.4
24603 - FLORA PPTO C | 850 | Tremie | Concreto | Pilote 5 comercio 1 | 2026-01-06 | 2026-02-03 | 2026-02-04 | 28 | 20.7 | 25.3 | 122.2 | TREMIE | 21 | TREMIE-21-28 | 2026-10-22 | NUEVO | 2026-10-22 | 21 | 4.6
24603 - FLORA PPTO C | 850 | Tremie | Concreto | Pilote 1 y pilote 5, comercio 1 | 2026-01-06 | 2026-01-20 | 2026-01-20 | 14 | 21 | 19 | 90.5 | TREMIE | 21 | TREMIE-21-14 | 2026-10-22 | NUEVO | 2026-10-22 | 14.84 | -2
24603 - FLORA PPTO C | 850 | Tremie | Concreto | Pilote 1 y pilote 5, comercio 1 | 2026-01-06 | 2026-01-13 | 2026-01-14 | 7 | 21 | 11 | 52.4 | TREMIE | 21 | TREMIE-21-7 | 2026-10-22 | NUEVO | 2026-10-22 | 11.76 | -10
24603 - FLORA PPTO C | 851 | Tremie | Concreto | Barrete M02 plataforma 1 | 2026-01-07 | 2026-02-04 | 2026-02-05 | 28 | 20.7 | 20.2 | 97.6 | TREMIE | 21 | TREMIE-21-28 | 2026-10-22 | NUEVO | 2026-10-22 | 21 | -0.5
24603 - FLORA PPTO C | 851 | Tremie | Concreto | Barrete M02 plataforma 1 | 2026-01-07 | 2026-02-04 | 2026-02-05 | 28 | 20.7 | 20.5 | 99 | TREMIE | 21 | TREMIE-21-28 | 2026-10-22 | NUEVO | 2026-10-22 | 21 | -0.2
24603 - FLORA PPTO C | 851 | Tremie | Concreto | Barrete M02 plataforma 1 | 2026-01-07 | 2026-02-04 | 2026-02-05 | 28 | 20.7 | 20.3 | 98.1 | TREMIE | 21 | TREMIE-21-28 | 2026-10-22 | NUEVO | 2026-10-22 | 21 | -0.4
24603 - FLORA PPTO C | 851 | Tremie | Concreto | Barrete 02, plataforma 1 | 2026-01-07 | 2026-01-21 | 2026-01-21 | 14 | 21 | 18.5 | 88.1 | TREMIE | 21 | TREMIE-21-14 | 2026-10-22 | NUEVO | 2026-10-22 | 14.84 | -2.5
24603 - FLORA PPTO C | 851 | Tremie | Concreto | Barrete 02, plataforma 1 | 2026-01-07 | 2026-01-14 | 2026-01-16 | 7 | 21 | 11.7 | 55.7 | TREMIE | 21 | TREMIE-21-7 | 2026-10-22 | NUEVO | 2026-10-22 | 11.76 | -9.3
24603 - FLORA PPTO C | 852 | Tremie | Concreto | Pilote 3 comercio 1 | 2026-01-08 | 2026-02-05 | 2026-02-06 | 28 | 20.7 | 27.9 | 134.8 | TREMIE | 21 | TREMIE-21-28 | 2026-10-22 | NUEVO | 2026-10-22 | 21 | 7.2
24603 - FLORA PPTO C | 852 | Tremie | Concreto | Pilote 3 comercio 1 | 2026-01-08 | 2026-02-05 | 2026-02-06 | 28 | 20.7 | 27.1 | 130.9 | TREMIE | 21 | TREMIE-21-28 | 2026-10-22 | NUEVO | 2026-10-22 | 21 | 6.4
24603 - FLORA PPTO C | 852 | Tremie | Concreto | Pilote 3 comercio 1 | 2026-01-08 | 2026-02-05 | 2026-02-06 | 28 | 20.7 | 27.3 | 131.9 | TREMIE | 21 | TREMIE-21-28 | 2026-10-22 | NUEVO | 2026-10-22 | 21 | 6.6
24603 - FLORA PPTO C | 852 | Tremie | Concreto | Pilote 2, comercio 1 - Pilote 3, comercio 1 | 2026-01-08 | 2026-01-22 | 2026-01-24 | 14 | 21 | 25 | 119 | TREMIE | 21 | TREMIE-21-14 | 2026-10-22 | NUEVO | 2026-10-22 | 14.84 | 4
24603 - FLORA PPTO C | 852 | Tremie | Concreto | Pilote 2, comercio 1 - Pilote 3, comercio 1 | 2026-01-08 | 2026-01-15 | 2026-01-16 | 7 | 21 | 12.7 | 60.5 | TREMIE | 21 | TREMIE-21-7 | 2026-10-22 | NUEVO | 2026-10-22 | 11.76 | -8.3
24603 - FLORA PPTO C | 853 | Tremie | Concreto | Pilote 4 comercio 1 | 2026-01-09 | 2026-02-06 | 2026-02-09 | 28 | 31 | 26.5 | 126.2 | TREMIE | 34 | TREMIE-34-28 | 2026-10-22 | NUEVO | 2026-10-22 |  | -4.5
24603 - FLORA PPTO C | 853 | Tremie | Concreto | Pilote 4 comercio 1 | 2026-01-09 | 2026-02-06 | 2026-02-09 | 28 | 31 | 26.5 | 126.2 | TREMIE | 34 | TREMIE-34-28 | 2026-10-22 | NUEVO | 2026-10-22 |  | -4.5
24603 - FLORA PPTO C | 853 | Tremie | Concreto | Pilote 4 comercio 1 | 2026-01-09 | 2026-02-06 | 2026-02-09 | 28 | 31 | 26 | 123.8 | TREMIE | 34 | TREMIE-34-28 | 2026-10-22 | NUEVO | 2026-10-22 |  | -5
24603 - FLORA PPTO C | 853 | Tremie | Concreto | Pilote 4, comercio 1 - Pilote 1, torre grúa 2 | 2026-01-09 | 2026-01-23 | 2026-01-24 | 14 | 21 | 21.9 | 104.3 | TREMIE | 21 | TREMIE-21-14 | 2026-10-22 | NUEVO | 2026-10-22 | 14.84 | 0.9
24603 - FLORA PPTO C | 853 | Tremie | Concreto | Pilote 4, comercio 1 - Pilote 1, torre grúa 2 | 2026-01-09 | 2026-01-16 | 2026-01-19 | 7 | 21 | 15.4 | 73.3 | TREMIE | 21 | TREMIE-21-7 | 2026-10-22 | NUEVO | 2026-10-22 | 11.76 | -5.6
24603 - FLORA PPTO C | 854 | Tremie | Concreto | Pilote torre grúa 2 y 3 | 2026-01-13 | 2026-01-27 | 2026-01-28 | 14 | 21 | 19.1 | 91 | TREMIE | 21 | TREMIE-21-14 | 2026-10-22 | NUEVO | 2026-10-22 | 14.84 | -1.9
24603 - FLORA PPTO C | 854 | Tremie | Concreto | Pilote torre grúa 2 y 3 | 2026-01-13 | 2026-01-20 | 2026-01-20 | 7 | 21 | 13.7 | 65.2 | TREMIE | 21 | TREMIE-21-7 | 2026-10-22 | NUEVO | 2026-10-22 | 11.76 | -7.3
24603 - FLORA PPTO C | 854 | Tremie | Concreto | Pilote torre grua 2 y 3 | 2026-01-13 | 2026-02-10 | 2026-02-11 | 28 | 20.7 | 21.6 | 104.3 | TREMIE | 21 | TREMIE-21-28 | 2026-10-22 | NUEVO | 2026-10-22 | 21 | 0.9
24603 - FLORA PPTO C | 854 | Tremie | Concreto | Pilote torre grua 2 y 3 | 2026-01-13 | 2026-02-10 | 2026-02-11 | 28 | 20.7 | 20.8 | 100.5 | TREMIE | 21 | TREMIE-21-28 | 2026-10-22 | NUEVO | 2026-10-22 | 21 | 0.1
24603 - FLORA PPTO C | 854 | Tremie | Concreto | Pilote torre grua 2 y 3 | 2026-01-13 | 2026-02-10 | 2026-02-11 | 28 | 20.7 | 20.9 | 101 | TREMIE | 21 | TREMIE-21-28 | 2026-10-22 | NUEVO | 2026-10-22 | 21 | 0.2
24603 - FLORA PPTO C | 855 | Tremie | Concreto | Pilote 6 , comercio 1 , 4 , torre grua | 2026-01-14 | 2026-02-11 | 2026-02-12 | 28 | 20.7 | 26.2 | 126.6 | TREMIE | 21 | TREMIE-21-28 | 2026-10-22 | NUEVO | 2026-10-22 | 21 | 5.5
24603 - FLORA PPTO C | 855 | Tremie | Concreto | Pilote 6 , comercio 1 , 4 , torre grua | 2026-01-14 | 2026-02-11 | 2026-02-12 | 28 | 20.7 | 26.5 | 128 | TREMIE | 21 | TREMIE-21-28 | 2026-10-22 | NUEVO | 2026-10-22 | 21 | 5.8
24603 - FLORA PPTO C | 855 | Tremie | Concreto | Pilote 6 , comercio 1 , 4 , torre grua | 2026-01-14 | 2026-02-11 | 2026-02-12 | 28 | 20.7 | 25.7 | 124.2 | TREMIE | 21 | TREMIE-21-28 | 2026-10-22 | NUEVO | 2026-10-22 | 21 | 5
24603 - FLORA PPTO C | 855 | Tremie | Concreto | Pilote 6 comercio 1 y 4, Torre grúa | 2026-01-14 | 2026-01-28 | 2026-01-28 | 14 | 21 | 21.6 | 102.9 | TREMIE | 21 | TREMIE-21-14 | 2026-10-22 | NUEVO | 2026-10-22 | 14.84 | 0.6
24603 - FLORA PPTO C | 855 | Tremie | Concreto | Pilote 6 comercio 1 y 4, Torre grúa | 2026-01-14 | 2026-01-21 | 2026-01-21 | 7 | 21 | 17.5 | 83.3 | TREMIE | 21 | TREMIE-21-7 | 2026-10-22 | NUEVO | 2026-10-22 | 11.76 | -3.5
24603 - FLORA PPTO C | 856 | Industrializado | Concreto | Placa torre 3 piso 25 ejes 6-8 / G-L | 2026-01-15 | 2026-01-29 | 2026-02-03 | 14 | 21 | 28.8 | 137.1 | PLACA | 21 | PLACA-21-14 | 2026-10-22 | NUEVO | 2026-10-22 | 16.24 | 7.8
24603 - FLORA PPTO C | 856 | Industrializado | Concreto | Placa torre 3 piso 25 ejes 6-8 / G-L | 2026-01-15 | 2026-01-22 | 2026-01-24 | 7 | 21 | 25.3 | 120.5 | PLACA | 21 | PLACA-21-7 | 2026-10-22 | NUEVO | 2026-10-22 | 13.86 | 4.3
24603 - FLORA PPTO C | 856 | No especificado | Concreto | Placa T3 , piso 25 , ejes 6 - 8 / 6 - 2 | 2026-01-15 | 2026-02-12 | 2026-02-13 | 28 | 20.7 | 32.2 | 155.6 | PLACA | 21 | PLACA-21-28 | 2026-10-22 | NUEVO | 2026-10-22 | 21 | 11.5
24603 - FLORA PPTO C | 856 | No especificado | Concreto | Placa T3 , piso 25 , ejes 6 - 8 / 6 - 2 | 2026-01-15 | 2026-02-12 | 2026-02-13 | 28 | 20.7 | 31.8 | 153.6 | PLACA | 21 | PLACA-21-28 | 2026-10-22 | NUEVO | 2026-10-22 | 21 | 11.1
24603 - FLORA PPTO C | 856 | No especificado | Concreto | Placa T3 , piso 25 , ejes 6 - 8 / 6 - 2 | 2026-01-15 | 2026-02-12 | 2026-02-13 | 28 | 20.7 | 31.5 | 152.2 | PLACA | 21 | PLACA-21-28 | 2026-10-22 | NUEVO | 2026-10-22 | 21 | 10.8
24603 - FLORA PPTO C | 857 | Autocompactado | Concreto | Muros torre 4 piso 25 ejes 6-10 / G-L | 2026-01-15 | 2026-01-29 | 2026-02-03 | 14 | 28 | 31.5 | 112.5 | MURO | 28 | MURO-28-14 | 2026-10-22 | NUEVO | 2026-10-22 | 21.65 | 3.5
24603 - FLORA PPTO C | 857 | Autocompactado | Concreto | Muros torre 4 piso 25 ejes 6-10 / G-L | 2026-01-15 | 2026-01-22 | 2026-01-24 | 7 | 28 | 29.3 | 104.6 | MURO | 28 | MURO-28-7 | 2026-10-22 | NUEVO | 2026-10-22 | 18.48 | 1.3
24603 - FLORA PPTO C | 857 | AU 4000 | Concreto | Muros T4 , piso 25 ejes 6 - 10 / G - 2 | 2026-01-15 | 2026-02-12 | 2026-02-13 | 28 | 27.6 | 39.5 | 143.1 | MURO | 28 | MURO-28-28 | 2026-10-22 | NUEVO | 2026-10-22 | 28 | 11.9
24603 - FLORA PPTO C | 857 | AU 4000 | Concreto | Muros T4 , piso 25 ejes 6 - 10 / G - 2 | 2026-01-15 | 2026-02-12 | 2026-02-13 | 28 | 27.6 | 39.3 | 142.4 | MURO | 28 | MURO-28-28 | 2026-10-22 | NUEVO | 2026-10-22 | 28 | 11.7
24603 - FLORA PPTO C | 857 | AU 4000 | Concreto | Muros T4 , piso 25 ejes 6 - 10 / G - 2 | 2026-01-15 | 2026-02-12 | 2026-02-13 | 28 | 27.6 | 38.9 | 140.9 | MURO | 28 | MURO-28-28 | 2026-10-22 | NUEVO | 2026-10-22 | 28 | 11.3
24603 - FLORA PPTO C | 858 | Tremie | Concreto | Pilote 1, T2 | 2026-01-16 | 2026-01-30 | 2026-01-30 | 14 | 31 | 31.2 | 100.6 | TREMIE | 34 | TREMIE-34-14 | 2026-10-22 | NUEVO | 2026-10-22 |  | 0.2
24603 - FLORA PPTO C | 858 | Tremie | Concreto | Pilote 1, T2 | 2026-01-16 | 2026-01-23 | 2026-01-28 | 7 | 31 | 26.6 | 85.8 | TREMIE | 34 | TREMIE-34-7 | 2026-10-22 | NUEVO | 2026-10-22 |  | -4.4
24603 - FLORA PPTO C | 858 | Tremie | Concreto | Pilote 1 , torre 2 | 2026-01-16 | 2026-02-13 | 2026-02-16 | 28 | 31 | 39.3 | 126.8 | TREMIE | 34 | TREMIE-34-28 | 2026-10-22 | NUEVO | 2026-10-22 |  | 8.3
24603 - FLORA PPTO C | 858 | Tremie | Concreto | Pilote 1 , torre 2 | 2026-01-16 | 2026-02-13 | 2026-02-16 | 28 | 31 | 38.2 | 123.2 | TREMIE | 34 | TREMIE-34-28 | 2026-10-22 | NUEVO | 2026-10-22 |  | 7.2
24603 - FLORA PPTO C | 858 | Tremie | Concreto | Pilote 1 , torre 2 | 2026-01-16 | 2026-02-13 | 2026-02-16 | 28 | 31 | 38 | 122.6 | TREMIE | 34 | TREMIE-34-28 | 2026-10-22 | NUEVO | 2026-10-22 |  | 7
24603 - FLORA PPTO C | 859 | Autocompactado | Concreto | Muros T4, piso 25, ejes 4-6 / G-L | 2026-01-16 | 2026-01-30 | 2026-01-30 | 14 | 28 | 36.7 | 131.1 | MURO | 28 | MURO-28-14 | 2026-10-22 | NUEVO | 2026-10-22 | 21.65 | 8.7
24603 - FLORA PPTO C | 859 | Autocompactado | Concreto | Muros T4, piso 25, ejes 4-6 / G-L | 2026-01-16 | 2026-01-23 | 2026-01-28 | 7 | 28 | 25.2 | 90 | MURO | 28 | MURO-28-7 | 2026-10-22 | NUEVO | 2026-10-22 | 18.48 | -2.8
24603 - FLORA PPTO C | 859 | AU 4000 | Concreto | Muros T4 , piso 25 , ejes 4 - 6 / G - 2 | 2026-01-16 | 2026-02-13 | 2026-02-16 | 28 | 27.6 | 39.9 | 144.6 | MURO | 28 | MURO-28-28 | 2026-10-22 | NUEVO | 2026-10-22 | 28 | 12.3
24603 - FLORA PPTO C | 859 | AU 4000 | Concreto | Muros T4 , piso 25 , ejes 4 - 6 / G - 2 | 2026-01-16 | 2026-02-13 | 2026-02-16 | 28 | 27.6 | 41.5 | 150.4 | MURO | 28 | MURO-28-28 | 2026-10-22 | NUEVO | 2026-10-22 | 28 | 13.9
24603 - FLORA PPTO C | 859 | AU 4000 | Concreto | Muros T4 , piso 25 , ejes 4 - 6 / G - 2 | 2026-01-16 | 2026-02-13 | 2026-02-16 | 28 | 27.6 | 41.2 | 149.3 | MURO | 28 | MURO-28-28 | 2026-10-22 | NUEVO | 2026-10-22 | 28 | 13.6
24603 - FLORA PPTO C | 860 | Industrializado | Concreto | Escaleras piso 21 y 22 T3 | 2026-01-17 | 2026-01-31 | 2026-02-02 | 14 | 28 | 31.5 | 112.5 | AUTOCOMPAC | 28 | AUTOCOMPAC-28-14 | 2026-10-22 | NUEVO | 2026-10-22 | 21.65 | 3.5
24603 - FLORA PPTO C | 860 | Industrializado | Concreto | Escaleras piso 21 y 22 T3 | 2026-01-17 | 2026-01-24 | 2026-01-28 | 7 | 28 | 28.6 | 102.1 | AUTOCOMPAC | 28 | AUTOCOMPAC-28-7 | 2026-10-22 | NUEVO | 2026-10-22 | 18.48 | 0.6
24603 - FLORA PPTO C | 860 | No especificado | Concreto | Escaleras piso 21 y 22 , T3 | 2026-01-17 | 2026-02-14 | 2026-02-17 | 28 | 27.6 | 36.6 | 132.6 | AUTOCOMPAC | 28 | AUTOCOMPAC-28-28 | 2026-10-22 | NUEVO | 2026-10-22 | 28 | 9
24603 - FLORA PPTO C | 860 | No especificado | Concreto | Escaleras piso 21 y 22 , T3 | 2026-01-17 | 2026-02-14 | 2026-02-17 | 28 | 27.6 | 36.4 | 131.9 | AUTOCOMPAC | 28 | AUTOCOMPAC-28-28 | 2026-10-22 | NUEVO | 2026-10-22 | 28 | 8.8
24603 - FLORA PPTO C | 860 | No especificado | Concreto | Escaleras piso 21 y 22 , T3 | 2026-01-17 | 2026-02-14 | 2026-02-17 | 28 | 27.6 | 36 | 130.4 | AUTOCOMPAC | 28 | AUTOCOMPAC-28-28 | 2026-10-22 | NUEVO | 2026-10-22 | 28 | 8.4
24603 - FLORA PPTO C | 861 | Industrializado | Concreto | Placa T3, piso 25, ejes 1-6 / G-L | 2026-01-17 | 2026-01-31 | 2026-02-02 | 14 | 21 | 26.9 | 128.1 | PLACA | 21 | PLACA-21-14 | 2026-10-22 | NUEVO | 2026-10-22 | 16.24 | 5.9
24603 - FLORA PPTO C | 861 | Industrializado | Concreto | Placa T3, piso 25, ejes 1-6 / G-L | 2026-01-17 | 2026-01-24 | 2026-01-28 | 7 | 21 | 25.3 | 120.5 | PLACA | 21 | PLACA-21-7 | 2026-10-22 | NUEVO | 2026-10-22 | 13.86 | 4.3
24603 - FLORA PPTO C | 861 | No especificado | Concreto | Placa T3 , piso 25 , ejes 1 - 6 / G - 1 | 2026-01-17 | 2026-02-14 | 2026-02-17 | 28 | 20.7 | 29.4 | 142 | PLACA | 21 | PLACA-21-28 | 2026-10-22 | NUEVO | 2026-10-22 | 21 | 8.7
24603 - FLORA PPTO C | 861 | No especificado | Concreto | Placa T3 , piso 25 , ejes 1 - 6 / G - 1 | 2026-01-17 | 2026-02-14 | 2026-02-17 | 28 | 20.7 | 29 | 140.1 | PLACA | 21 | PLACA-21-28 | 2026-10-22 | NUEVO | 2026-10-22 | 21 | 8.3
24603 - FLORA PPTO C | 861 | No especificado | Concreto | Placa T3 , piso 25 , ejes 1 - 6 / G - 1 | 2026-01-17 | 2026-02-14 | 2026-02-17 | 28 | 20.7 | 28.5 | 137.7 | PLACA | 21 | PLACA-21-28 | 2026-10-22 | NUEVO | 2026-10-22 | 21 | 7.8
24603 - FLORA PPTO C | 862 | Autocompactado | Concreto | Muros piso 25, T4, ejes 1-4 /A-F | 2026-01-17 | 2026-01-31 | 2026-02-02 | 14 | 28 | 31.9 | 113.9 | MURO | 28 | MURO-28-14 | 2026-10-22 | NUEVO | 2026-10-22 | 21.65 | 3.9
24603 - FLORA PPTO C | 862 | Autocompactado | Concreto | Muros piso 25, T4, ejes 1-4 /A-F | 2026-01-17 | 2026-01-24 | 2026-01-28 | 7 | 28 | 29 | 103.6 | MURO | 28 | MURO-28-7 | 2026-10-22 | NUEVO | 2026-10-22 | 18.48 | 1
24603 - FLORA PPTO C | 862 | AU | Concreto | Muros piso 2 - T4 ejes 1 - 4 / A - F | 2026-01-17 | 2026-02-14 | 2026-02-17 | 28 | 27.6 | 35.7 | 129.3 | MURO | 28 | MURO-28-28 | 2026-10-22 | NUEVO | 2026-10-22 | 28 | 8.1
24603 - FLORA PPTO C | 862 | AU | Concreto | Muros piso 2 - T4 ejes 1 - 4 / A - F | 2026-01-17 | 2026-02-14 | 2026-02-17 | 28 | 27.6 | 34.1 | 123.6 | MURO | 28 | MURO-28-28 | 2026-10-22 | NUEVO | 2026-10-22 | 28 | 6.5
24603 - FLORA PPTO C | 862 | AU | Concreto | Muros piso 2 - T4 ejes 1 - 4 / A - F | 2026-01-17 | 2026-02-14 | 2026-02-17 | 28 | 27.6 | 35.4 | 128.3 | MURO | 28 | MURO-28-28 | 2026-10-22 | NUEVO | 2026-10-22 | 28 | 7.8
24603 - FLORA PPTO C | 863 | Tremie | Concreto | Pilote 78, T1 | 2026-01-17 | 2026-01-31 | 2026-02-02 | 14 | 31 | 31.2 | 100.6 | TREMIE | 34 | TREMIE-34-14 | 2026-10-22 | NUEVO | 2026-10-22 |  | 0.2
24603 - FLORA PPTO C | 863 | Tremie | Concreto | Pilote 78, T1 | 2026-01-17 | 2026-01-24 | 2026-01-28 | 7 | 31 | 21.7 | 70 | TREMIE | 34 | TREMIE-34-7 | 2026-10-22 | NUEVO | 2026-10-22 |  | -9.3
24603 - FLORA PPTO C | 863 | Tremie | Concreto | Pilote 78 - T1 | 2026-01-17 | 2026-02-14 | 2026-02-17 | 28 | 31 | 36.3 | 117.1 | TREMIE | 34 | TREMIE-34-28 | 2026-10-22 | NUEVO | 2026-10-22 |  | 5.3
24603 - FLORA PPTO C | 863 | Tremie | Concreto | Pilote 78 - T1 | 2026-01-17 | 2026-02-14 | 2026-02-17 | 28 | 31 | 36.8 | 118.7 | TREMIE | 34 | TREMIE-34-28 | 2026-10-22 | NUEVO | 2026-10-22 |  | 5.8
24603 - FLORA PPTO C | 863 | Tremie | Concreto | Pilote 78 - T1 | 2026-01-17 | 2026-02-14 | 2026-02-17 | 28 | 31 | 35.9 | 115.8 | TREMIE | 34 | TREMIE-34-28 | 2026-10-22 | NUEVO | 2026-10-22 |  | 4.9
24603 - FLORA PPTO C | 864 | Industrializado | Concreto | Placa T4, piso 25, ejes 1-4 / G-L | 2026-01-19 | 2026-02-02 | 2026-02-02 | 14 | 21 | 27.8 | 132.4 | PLACA | 21 | PLACA-21-14 | 2026-10-22 | NUEVO | 2026-10-22 | 16.24 | 6.8
24603 - FLORA PPTO C | 864 | Industrializado | Concreto | Placa T4, piso 25, ejes 1-4 / G-L | 2026-01-19 | 2026-01-26 | 2026-01-28 | 7 | 21 | 26.5 | 126.2 | PLACA | 21 | PLACA-21-7 | 2026-10-22 | NUEVO | 2026-10-22 | 13.86 | 5.5
24603 - FLORA PPTO C | 864 | No especificado | Concreto | Placa T4 - Piso 25 - ejes 1 - 4 / G - L | 2026-01-19 | 2026-02-16 | 2026-02-18 | 28 | 20.7 | 30.2 | 145.9 | PLACA | 21 | PLACA-21-28 | 2026-10-22 | NUEVO | 2026-10-22 | 21 | 9.5
24603 - FLORA PPTO C | 864 | No especificado | Concreto | Placa T4 - Piso 25 - ejes 1 - 4 / G - L | 2026-01-19 | 2026-02-16 | 2026-02-18 | 28 | 20.7 | 30 | 144.9 | PLACA | 21 | PLACA-21-28 | 2026-10-22 | NUEVO | 2026-10-22 | 21 | 9.3
24603 - FLORA PPTO C | 864 | No especificado | Concreto | Placa T4 - Piso 25 - ejes 1 - 4 / G - L | 2026-01-19 | 2026-02-16 | 2026-02-18 | 28 | 20.7 | 30.5 | 147.3 | PLACA | 21 | PLACA-21-28 | 2026-10-22 | NUEVO | 2026-10-22 | 21 | 9.8
24603 - FLORA PPTO C | 865 | Autocompactado | Concreto | Muros T4, piso 26, ejes 7-10 / A-F | 2026-01-19 | 2026-02-02 | 2026-02-02 | 14 | 28 | 28 | 100 | MURO | 28 | MURO-28-14 | 2026-10-22 | NUEVO | 2026-10-22 | 21.65 | 0
24603 - FLORA PPTO C | 865 | Autocompactado | Concreto | Muros T4, piso 26, ejes 7-10 / A-F | 2026-01-19 | 2026-01-26 | 2026-01-28 | 7 | 28 | 26.6 | 95 | MURO | 28 | MURO-28-7 | 2026-10-22 | NUEVO | 2026-10-22 | 18.48 | -1.4
24603 - FLORA PPTO C | 865 | AU | Concreto | Muros T4 - piso 26 - ejes 7 - 10 / A - F | 2026-01-19 | 2026-02-16 | 2026-02-18 | 28 | 27.6 | 34.6 | 125.4 | MURO | 28 | MURO-28-28 | 2026-10-22 | NUEVO | 2026-10-22 | 28 | 7
24603 - FLORA PPTO C | 865 | AU | Concreto | Muros T4 - piso 26 - ejes 7 - 10 / A - F | 2026-01-19 | 2026-02-16 | 2026-02-18 | 28 | 27.6 | 34.7 | 125.7 | MURO | 28 | MURO-28-28 | 2026-10-22 | NUEVO | 2026-10-22 | 28 | 7.1
24603 - FLORA PPTO C | 865 | AU | Concreto | Muros T4 - piso 26 - ejes 7 - 10 / A - F | 2026-01-19 | 2026-02-16 | 2026-02-18 | 28 | 27.6 | 34.2 | 123.9 | MURO | 28 | MURO-28-28 | 2026-10-22 | NUEVO | 2026-10-22 | 28 | 6.6
24603 - FLORA PPTO C | 866 | Tremie | Concreto | Pilote 55, T2 | 2026-01-20 | 2026-02-02 | 2026-02-03 | 14 | 31 | 31.2 | 100.6 | TREMIE | 34 | TREMIE-34-14 | 2026-10-22 | NUEVO | 2026-10-22 |  | 0.2
24603 - FLORA PPTO C | 866 | Tremie | Concreto | Pilote 55, T2 | 2026-01-20 | 2026-01-26 | 2026-02-03 | 7 | 31 | 25.2 | 81.3 | TREMIE | 34 | TREMIE-34-7 | 2026-10-22 | NUEVO | 2026-10-22 |  | -5.8
24603 - FLORA PPTO C | 866 | Tremie | Concreto | Pilote 55 - T2 | 2026-01-20 | 2026-02-17 | 2026-02-18 | 28 | 31 | 37.5 | 121 | TREMIE | 34 | TREMIE-34-28 | 2026-10-22 | NUEVO | 2026-10-22 |  | 6.5
24603 - FLORA PPTO C | 866 | Tremie | Concreto | Pilote 55 - T2 | 2026-01-20 | 2026-02-17 | 2026-02-18 | 28 | 31 | 38.5 | 124.2 | TREMIE | 34 | TREMIE-34-28 | 2026-10-22 | NUEVO | 2026-10-22 |  | 7.5
24603 - FLORA PPTO C | 866 | Tremie | Concreto | Pilote 55 - T2 | 2026-01-20 | 2026-02-17 | 2026-02-18 | 28 | 31 | 38 | 122.6 | TREMIE | 34 | TREMIE-34-28 | 2026-10-22 | NUEVO | 2026-10-22 |  | 7
24603 - FLORA PPTO C | 867 | Industrializado | Concreto | Placa T4, piso 26, ejes 5-10 / G-L | 2026-01-20 | 2026-02-02 | 2026-02-03 | 14 | 21 | 27.2 | 129.5 | PLACA | 21 | PLACA-21-14 | 2026-10-22 | NUEVO | 2026-10-22 | 16.24 | 6.2
24603 - FLORA PPTO C | 867 | Industrializado | Concreto | Placa T4, piso 26, ejes 5-10 / G-L | 2026-01-20 | 2026-01-26 | 2026-02-03 | 7 | 21 | 25 | 119 | PLACA | 21 | PLACA-21-7 | 2026-10-22 | NUEVO | 2026-10-22 | 13.86 | 4
24603 - FLORA PPTO C | 867 | No especificado | Concreto | Placa T4 - Piso 26 - ejes 5 - 10 / G - L | 2026-01-20 | 2026-02-17 | 2026-02-18 | 28 | 20.7 | 30.9 | 149.3 | PLACA | 21 | PLACA-21-28 | 2026-10-22 | NUEVO | 2026-10-22 | 21 | 10.2
24603 - FLORA PPTO C | 867 | No especificado | Concreto | Placa T4 - Piso 26 - ejes 5 - 10 / G - L | 2026-01-20 | 2026-02-17 | 2026-02-18 | 28 | 20.7 | 30.5 | 147.3 | PLACA | 21 | PLACA-21-28 | 2026-10-22 | NUEVO | 2026-10-22 | 21 | 9.8
24603 - FLORA PPTO C | 867 | No especificado | Concreto | Placa T4 - Piso 26 - ejes 5 - 10 / G - L | 2026-01-20 | 2026-02-17 | 2026-02-18 | 28 | 20.7 | 30.7 | 148.3 | PLACA | 21 | PLACA-21-28 | 2026-10-22 | NUEVO | 2026-10-22 | 21 | 10
24603 - FLORA PPTO C | 868 | Autocompactado | Concreto | Muros T3, piso 25, ejes 8-12 / A-F | 2026-01-20 | 2026-02-03 | 2026-02-03 | 14 | 28 | 34.6 | 123.6 | MURO | 28 | MURO-28-14 | 2026-10-22 | NUEVO | 2026-10-22 | 21.65 | 6.6
24603 - FLORA PPTO C | 868 | Autocompactado | Concreto | Muros T3, piso 25, ejes 8-12 / A-F | 2026-01-20 | 2026-01-27 | 2026-01-28 | 7 | 28 | 30.4 | 108.6 | MURO | 28 | MURO-28-7 | 2026-10-22 | NUEVO | 2026-10-22 | 18.48 | 2.4
24603 - FLORA PPTO C | 868 | AU | Concreto | Muros T3 - Piso 25 - ejes 8 - 12 / A - F | 2026-01-20 | 2026-02-17 | 2026-02-18 | 28 | 27.6 | 37.9 | 137.3 | MURO | 28 | MURO-28-28 | 2026-10-22 | NUEVO | 2026-10-22 | 28 | 10.3
24603 - FLORA PPTO C | 868 | AU | Concreto | Muros T3 - Piso 25 - ejes 8 - 12 / A - F | 2026-01-20 | 2026-02-17 | 2026-02-18 | 28 | 27.6 | 38.4 | 139.1 | MURO | 28 | MURO-28-28 | 2026-10-22 | NUEVO | 2026-10-22 | 28 | 10.8
24603 - FLORA PPTO C | 868 | AU | Concreto | Muros T3 - Piso 25 - ejes 8 - 12 / A - F | 2026-01-20 | 2026-02-17 | 2026-02-18 | 28 | 27.6 | 38.1 | 138 | MURO | 28 | MURO-28-28 | 2026-10-22 | NUEVO | 2026-10-22 | 28 | 10.5
24603 - FLORA PPTO C | 869 | Indus | Concreto | Escaleras T4 , piso 23 al 24 | 2026-01-21 | 2026-02-18 | 2026-02-19 | 28 | 20.7 | 28.1 | 135.7 | AUTOCOMPAC | 21 | AUTOCOMPAC-21-28 | 2026-10-22 | NUEVO | 2026-10-22 |  | 7.4
24603 - FLORA PPTO C | 869 | Indus | Concreto | Escaleras T4 , piso 23 al 24 | 2026-01-21 | 2026-02-18 | 2026-02-19 | 28 | 20.7 | 28.3 | 136.7 | AUTOCOMPAC | 21 | AUTOCOMPAC-21-28 | 2026-10-22 | NUEVO | 2026-10-22 |  | 7.6
24603 - FLORA PPTO C | 869 | Indus | Concreto | Escaleras T4 , piso 23 al 24 | 2026-01-21 | 2026-02-18 | 2026-02-19 | 28 | 20.7 | 27.9 | 134.8 | AUTOCOMPAC | 21 | AUTOCOMPAC-21-28 | 2026-10-22 | NUEVO | 2026-10-22 |  | 7.2
24603 - FLORA PPTO C | 869 | Industrializado | Concreto | Escaleras T4, piso 23 a 24 | 2026-01-21 | 2026-02-04 | 2026-02-09 | 14 | 21 | 27 | 128.6 | AUTOCOMPAC | 21 | AUTOCOMPAC-21-14 | 2026-10-22 | NUEVO | 2026-10-22 |  | 6
24603 - FLORA PPTO C | 869 | Industrializado | Concreto | Escaleras T4, piso 23 a 24 | 2026-01-21 | 2026-01-28 | 2026-01-28 | 7 | 21 | 25.2 | 120 | AUTOCOMPAC | 21 | AUTOCOMPAC-21-7 | 2026-10-22 | NUEVO | 2026-10-22 |  | 4.2
24603 - FLORA PPTO C | 870 | Ptico | Concreto | Viga anden , ejes 3 - 4 , salon comunal | 2026-01-21 | 2026-02-18 | 2026-02-19 | 28 | 34.5 | 36.1 | 104.6 | MURO | 41 | MURO-41-28 | 2026-10-22 | NUEVO | 2026-10-22 | 41 | 1.6
24603 - FLORA PPTO C | 870 | Ptico | Concreto | Viga anden , ejes 3 - 4 , salon comunal | 2026-01-21 | 2026-02-18 | 2026-02-19 | 28 | 34.5 | 35.6 | 103.2 | MURO | 41 | MURO-41-28 | 2026-10-22 | NUEVO | 2026-10-22 | 41 | 1.1
24603 - FLORA PPTO C | 870 | Ptico | Concreto | Viga anden , ejes 3 - 4 , salon comunal | 2026-01-21 | 2026-02-18 | 2026-02-19 | 28 | 34.5 | 35.2 | 102 | MURO | 41 | MURO-41-28 | 2026-10-22 | NUEVO | 2026-10-22 | 41 | 0.7
24603 - FLORA PPTO C | 870 | Plástico | Concreto | Viga andén, ejes 1-4 / E, salón comunal | 2026-01-21 | 2026-02-04 | 2026-02-09 | 14 | 35 | 32.6 | 93.1 | AUTOCOMPAC | 41 | AUTOCOMPAC-41-14 | 2026-10-22 | NUEVO | 2026-10-22 | 31.71 | -2.4
24603 - FLORA PPTO C | 870 | Plástico | Concreto | Viga andén, ejes 1-4 / E, salón comunal | 2026-01-21 | 2026-01-28 | 2026-01-28 | 7 | 35 | 23.5 | 67.1 | AUTOCOMPAC | 41 | AUTOCOMPAC-41-7 | 2026-10-22 | NUEVO | 2026-10-22 | 27.06 | -11.5
24603 - FLORA PPTO C | 871 | Ptico | Concreto | Viga anden , ejes 3 - 4 , / D - E , salon comunal | 2026-01-21 | 2026-02-18 | 2026-02-19 | 28 | 27.6 | 34.6 | 125.4 | MURO | 28 | MURO-28-28 | 2026-10-22 | NUEVO | 2026-10-22 | 28 | 7
24603 - FLORA PPTO C | 871 | Ptico | Concreto | Viga anden , ejes 3 - 4 , / D - E , salon comunal | 2026-01-21 | 2026-02-18 | 2026-02-19 | 28 | 27.6 | 34.5 | 125 | MURO | 28 | MURO-28-28 | 2026-10-22 | NUEVO | 2026-10-22 | 28 | 6.9
24603 - FLORA PPTO C | 871 | Ptico | Concreto | Viga anden , ejes 3 - 4 , / D - E , salon comunal | 2026-01-21 | 2026-02-18 | 2026-02-19 | 28 | 27.6 | 34 | 123.2 | MURO | 28 | MURO-28-28 | 2026-10-22 | NUEVO | 2026-10-22 | 28 | 6.4
24603 - FLORA PPTO C | 871 | Plástico | Concreto | Viga andén, ejes 1-4 / D-E, salón comunal | 2026-01-21 | 2026-02-04 | 2026-02-09 | 14 | 28 | 30.1 | 107.5 | AUTOCOMPAC | 28 | AUTOCOMPAC-28-14 | 2026-10-22 | NUEVO | 2026-10-22 | 21.65 | 2.1
24603 - FLORA PPTO C | 871 | Plástico | Concreto | Viga andén, ejes 1-4 / D-E, salón comunal | 2026-01-21 | 2026-01-28 | 2026-01-28 | 7 | 28 | 26.5 | 94.6 | AUTOCOMPAC | 28 | AUTOCOMPAC-28-7 | 2026-10-22 | NUEVO | 2026-10-22 | 18.48 | -1.5
24603 - FLORA PPTO C | 872 | Ptico | Concreto | Viga anden , ejes 1 , 3 , / D - E , plataforma 1 | 2026-01-21 | 2026-02-18 | 2026-02-19 | 28 | 20.7 | 27.8 | 134.3 | AUTOCOMPAC | 21 | AUTOCOMPAC-21-28 | 2026-10-22 | NUEVO | 2026-10-22 |  | 7.1
24603 - FLORA PPTO C | 872 | Ptico | Concreto | Viga anden , ejes 1 , 3 , / D - E , plataforma 1 | 2026-01-21 | 2026-02-18 | 2026-02-19 | 28 | 20.7 | 28 | 135.3 | AUTOCOMPAC | 21 | AUTOCOMPAC-21-28 | 2026-10-22 | NUEVO | 2026-10-22 |  | 7.3
24603 - FLORA PPTO C | 872 | Ptico | Concreto | Viga anden , ejes 1 , 3 , / D - E , plataforma 1 | 2026-01-21 | 2026-02-18 | 2026-02-19 | 28 | 20.7 | 27.5 | 132.9 | AUTOCOMPAC | 21 | AUTOCOMPAC-21-28 | 2026-10-22 | NUEVO | 2026-10-22 |  | 6.8
24603 - FLORA PPTO C | 872 | Plástico | Concreto | Viga andén, ejes 1-3 / D-F, plataforma 1 | 2026-01-21 | 2026-02-04 | 2026-02-09 | 14 | 21 | 24.5 | 116.7 | AUTOCOMPAC | 21 | AUTOCOMPAC-21-14 | 2026-10-22 | NUEVO | 2026-10-22 |  | 3.5
24603 - FLORA PPTO C | 872 | Plástico | Concreto | Viga andén, ejes 1-3 / D-F, plataforma 1 | 2026-01-21 | 2026-01-28 | 2026-01-28 | 7 | 21 | 21.8 | 103.8 | AUTOCOMPAC | 21 | AUTOCOMPAC-21-7 | 2026-10-22 | NUEVO | 2026-10-22 |  | 0.8
24603 - FLORA PPTO C | 873 | Indus | Concreto | Placa T4 , piso 26 , ejes 1 , 5 , / A - F | 2026-01-21 | 2026-02-18 | 2026-02-19 | 28 | 20.7 | 31.2 | 150.7 | PLACA | 21 | PLACA-21-28 | 2026-10-22 | NUEVO | 2026-10-22 | 21 | 10.5
24603 - FLORA PPTO C | 873 | Indus | Concreto | Placa T4 , piso 26 , ejes 1 , 5 , / A - F | 2026-01-21 | 2026-02-18 | 2026-02-19 | 28 | 20.7 | 30.7 | 148.3 | PLACA | 21 | PLACA-21-28 | 2026-10-22 | NUEVO | 2026-10-22 | 21 | 10
24603 - FLORA PPTO C | 873 | Indus | Concreto | Placa T4 , piso 26 , ejes 1 , 5 , / A - F | 2026-01-21 | 2026-02-18 | 2026-02-19 | 28 | 20.7 | 30.2 | 145.9 | PLACA | 21 | PLACA-21-28 | 2026-10-22 | NUEVO | 2026-10-22 | 21 | 9.5
24603 - FLORA PPTO C | 873 | Industrializado | Concreto | Placa T4, piso 26, ejes 1-5 / A-F | 2026-01-21 | 2026-02-04 | 2026-02-09 | 14 | 21 | 28.2 | 134.3 | PLACA | 21 | PLACA-21-14 | 2026-10-22 | NUEVO | 2026-10-22 | 16.24 | 7.2
24603 - FLORA PPTO C | 873 | Industrializado | Concreto | Placa T4, piso 26, ejes 1-5 / A-F | 2026-01-21 | 2026-01-28 | 2026-01-28 | 7 | 21 | 24.6 | 117.1 | PLACA | 21 | PLACA-21-7 | 2026-10-22 | NUEVO | 2026-10-22 | 13.86 | 3.6
24603 - FLORA PPTO C | 874 | Autocompactado | Concreto | Muros T3, piso 25, ejes 8-12 / G-L | 2026-01-21 | 2026-02-04 | 2026-02-09 | 14 | 28 | 34 | 121.4 | MURO | 28 | MURO-28-14 | 2026-10-22 | NUEVO | 2026-10-22 | 21.65 | 6
24603 - FLORA PPTO C | 874 | Autocompactado | Concreto | Muros T3, piso 25, ejes 8-12 / G-L | 2026-01-21 | 2026-01-28 | 2026-01-28 | 7 | 28 | 32.5 | 116.1 | MURO | 28 | MURO-28-7 | 2026-10-22 | NUEVO | 2026-10-22 | 18.48 | 4.5
24603 - FLORA PPTO C | 874 | Autoco | Concreto | Muros T3 , piso 25 , ejes 8 - 12 , / 6 - 2 | 2026-01-22 | 2026-02-19 | 2026-02-20 | 28 | 27.6 | 40.1 | 145.3 | MURO | 28 | MURO-28-28 | 2026-10-22 | NUEVO | 2026-10-22 | 28 | 12.5
24603 - FLORA PPTO C | 874 | Autoco | Concreto | Muros T3 , piso 25 , ejes 8 - 12 , / 6 - 2 | 2026-01-22 | 2026-02-19 | 2026-02-20 | 28 | 27.6 | 39.9 | 144.6 | MURO | 28 | MURO-28-28 | 2026-10-22 | NUEVO | 2026-10-22 | 28 | 12.3
24603 - FLORA PPTO C | 874 | Autoco | Concreto | Muros T3 , piso 25 , ejes 8 - 12 , / 6 - 2 | 2026-01-22 | 2026-02-19 | 2026-02-20 | 28 | 27.6 | 40.4 | 146.4 | MURO | 28 | MURO-28-28 | 2026-10-22 | NUEVO | 2026-10-22 | 28 | 12.8
24603 - FLORA PPTO C | 875 | Tremie | Concreto | Pilote 2 , T2 | 2026-01-21 | 2026-02-18 | 2026-02-19 | 28 | 31 | 33.7 | 108.7 | TREMIE | 34 | TREMIE-34-28 | 2026-10-22 | NUEVO | 2026-10-22 |  | 2.7
24603 - FLORA PPTO C | 875 | Tremie | Concreto | Pilote 2 , T2 | 2026-01-21 | 2026-02-18 | 2026-02-19 | 28 | 31 | 33.3 | 107.4 | TREMIE | 34 | TREMIE-34-28 | 2026-10-22 | NUEVO | 2026-10-22 |  | 2.3
24603 - FLORA PPTO C | 875 | Tremie | Concreto | Pilote 2 , T2 | 2026-01-21 | 2026-02-18 | 2026-02-19 | 28 | 31 | 33.4 | 107.7 | TREMIE | 34 | TREMIE-34-28 | 2026-10-22 | NUEVO | 2026-10-22 |  | 2.4
24603 - FLORA PPTO C | 875 | Tremie | Concreto | Pilote 2, T2 | 2026-01-21 | 2026-02-04 | 2026-02-09 | 14 | 31 | 27 | 87.1 | TREMIE | 34 | TREMIE-34-14 | 2026-10-22 | NUEVO | 2026-10-22 |  | -4
24603 - FLORA PPTO C | 875 | Tremie | Concreto | Pilote 2, T2 | 2026-01-21 | 2026-01-28 | 2026-01-28 | 7 | 31 | 24.6 | 79.4 | TREMIE | 34 | TREMIE-34-7 | 2026-10-22 | NUEVO | 2026-10-22 |  | -6.4
24603 - FLORA PPTO C | 876 | Tremie | Concreto | Pilote 30 , T2 | 2026-01-22 | 2026-02-19 | 2026-02-20 | 28 | 31 | 39.6 | 127.7 | TREMIE | 34 | TREMIE-34-28 | 2026-10-22 | NUEVO | 2026-10-22 |  | 8.6
24603 - FLORA PPTO C | 876 | Tremie | Concreto | Pilote 30 , T2 | 2026-01-22 | 2026-02-19 | 2026-02-20 | 28 | 31 | 40.2 | 129.7 | TREMIE | 34 | TREMIE-34-28 | 2026-10-22 | NUEVO | 2026-10-22 |  | 9.2
24603 - FLORA PPTO C | 876 | Tremie | Concreto | Pilote 30 , T2 | 2026-01-22 | 2026-02-19 | 2026-02-20 | 28 | 31 | 39.1 | 126.1 | TREMIE | 34 | TREMIE-34-28 | 2026-10-22 | NUEVO | 2026-10-22 |  | 8.1
24603 - FLORA PPTO C | 876 | Tremie | Concreto | Pilote 30, T2 | 2026-01-22 | 2026-02-05 | 2026-02-09 | 14 | 31 | 33.1 | 106.8 | TREMIE | 34 | TREMIE-34-14 | 2026-10-22 | NUEVO | 2026-10-22 |  | 2.1
24603 - FLORA PPTO C | 876 | Tremie | Concreto | Pilote 30, T2 | 2026-01-22 | 2026-01-29 | 2026-01-30 | 7 | 31 | 25.9 | 83.5 | TREMIE | 34 | TREMIE-34-7 | 2026-10-22 | NUEVO | 2026-10-22 |  | -5.1
24603 - FLORA PPTO C | 877 | Autoco | Concreto | Muros T3 , piso 28 ejes 7 - 9 / F - L , 7 - 8 / A - F | 2026-01-22 | 2026-02-19 | 2026-02-20 | 28 | 27.6 | 38.4 | 139.1 | MURO | 28 | MURO-28-28 | 2026-10-22 | NUEVO | 2026-10-22 | 28 | 10.8
24603 - FLORA PPTO C | 877 | Autoco | Concreto | Muros T3 , piso 28 ejes 7 - 9 / F - L , 7 - 8 / A - F | 2026-01-22 | 2026-02-19 | 2026-02-20 | 28 | 27.6 | 38.6 | 139.9 | MURO | 28 | MURO-28-28 | 2026-10-22 | NUEVO | 2026-10-22 | 28 | 11
24603 - FLORA PPTO C | 877 | Autoco | Concreto | Muros T3 , piso 28 ejes 7 - 9 / F - L , 7 - 8 / A - F | 2026-01-22 | 2026-02-19 | 2026-02-20 | 28 | 27.6 | 39.1 | 141.7 | MURO | 28 | MURO-28-28 | 2026-10-22 | NUEVO | 2026-10-22 | 28 | 11.5
24603 - FLORA PPTO C | 877 | Autocompactado | Concreto | Muros T3, piso 25, ejes 7-9 / F-L y 7-8 / A-F | 2026-01-22 | 2026-02-05 | 2026-02-09 | 14 | 28 | 36 | 128.6 | MURO | 28 | MURO-28-14 | 2026-10-22 | NUEVO | 2026-10-22 | 21.65 | 8
24603 - FLORA PPTO C | 877 | Autocompactado | Concreto | Muros T3, piso 25, ejes 7-9 / F-L y 7-8 / A-F | 2026-01-22 | 2026-01-29 | 2026-01-30 | 7 | 28 | 24.7 | 88.2 | MURO | 28 | MURO-28-7 | 2026-10-22 | NUEVO | 2026-10-22 | 18.48 | -3.3
24603 - FLORA PPTO C | 878 | Indus | Concreto | Placa T4 , P26 , ejes 5 - / L - F | 2026-01-22 | 2026-02-19 | 2026-02-20 | 28 | 20.7 | 33.3 | 160.9 | PLACA | 21 | PLACA-21-28 | 2026-10-22 | NUEVO | 2026-10-22 | 21 | 12.6
24603 - FLORA PPTO C | 878 | Indus | Concreto | Placa T4 , P26 , ejes 5 - / L - F | 2026-01-22 | 2026-02-19 | 2026-02-20 | 28 | 20.7 | 33.6 | 162.3 | PLACA | 21 | PLACA-21-28 | 2026-10-22 | NUEVO | 2026-10-22 | 21 | 12.9
24603 - FLORA PPTO C | 878 | Indus | Concreto | Placa T4 , P26 , ejes 5 - / L - F | 2026-01-22 | 2026-02-19 | 2026-02-20 | 28 | 20.7 | 32.8 | 158.5 | PLACA | 21 | PLACA-21-28 | 2026-10-22 | NUEVO | 2026-10-22 | 21 | 12.1
24603 - FLORA PPTO C | 878 | Industrializado | Concreto | Placa torre 4, Piso 26 | 2026-01-22 | 2026-02-05 | 2026-02-09 | 14 | 21 | 30.4 | 144.8 | PLACA | 21 | PLACA-21-14 | 2026-10-22 | NUEVO | 2026-10-22 | 16.24 | 9.4
24603 - FLORA PPTO C | 878 | Industrializado | Concreto | Placa torre 4, Piso 26 | 2026-01-22 | 2026-01-29 | 2026-01-30 | 7 | 21 | 19.5 | 92.9 | PLACA | 21 | PLACA-21-7 | 2026-10-22 | NUEVO | 2026-10-22 | 13.86 | -1.5
24603 - FLORA PPTO C | 879 | Tremie | Concreto | Pilote # 32 , T2 | 2026-01-23 | 2026-02-20 | 2026-02-24 | 28 | 31 | 46.5 | 150 | TREMIE | 34 | TREMIE-34-28 | 2026-10-22 | NUEVO | 2026-10-22 |  | 15.5
24603 - FLORA PPTO C | 879 | Tremie | Concreto | Pilote # 32 , T2 | 2026-01-23 | 2026-02-20 | 2026-02-24 | 28 | 31 | 45.4 | 146.5 | TREMIE | 34 | TREMIE-34-28 | 2026-10-22 | NUEVO | 2026-10-22 |  | 14.4
24603 - FLORA PPTO C | 879 | Tremie | Concreto | Pilote # 32 , T2 | 2026-01-23 | 2026-02-20 | 2026-02-24 | 28 | 31 | 46 | 148.4 | TREMIE | 34 | TREMIE-34-28 | 2026-10-22 | NUEVO | 2026-10-22 |  | 15
24603 - FLORA PPTO C | 879 | Tremie | Concreto | Pilote 32, Torre 2 | 2026-01-23 | 2026-02-06 | 2026-02-09 | 14 | 31.5 | 37.9 | 120.3 | TREMIE | 34 | TREMIE-34-14 | 2026-10-22 | NUEVO | 2026-10-22 |  | 6.4
24603 - FLORA PPTO C | 879 | Tremie | Concreto | Pilote 32, Torre 2 | 2026-01-23 | 2026-01-30 | 2026-01-30 | 7 | 31.5 | 32.6 | 103.5 | TREMIE | 34 | TREMIE-34-7 | 2026-10-22 | NUEVO | 2026-10-22 |  | 1.1
24603 - FLORA PPTO C | 880 | Autoco | Concreto | Muros T3 , piso 28 , ejes 2 - 7 / A - F | 2026-01-23 | 2026-02-20 | 2026-02-24 | 28 | 27.6 | 41.5 | 150.4 | MURO | 28 | MURO-28-28 | 2026-10-22 | NUEVO | 2026-10-22 | 28 | 13.9
24603 - FLORA PPTO C | 880 | Autoco | Concreto | Muros T3 , piso 28 , ejes 2 - 7 / A - F | 2026-01-23 | 2026-02-20 | 2026-02-24 | 28 | 27.6 | 42.1 | 152.5 | MURO | 28 | MURO-28-28 | 2026-10-22 | NUEVO | 2026-10-22 | 28 | 14.5
24603 - FLORA PPTO C | 880 | Autoco | Concreto | Muros T3 , piso 28 , ejes 2 - 7 / A - F | 2026-01-23 | 2026-02-20 | 2026-02-24 | 28 | 27.6 | 41 | 148.6 | MURO | 28 | MURO-28-28 | 2026-10-22 | NUEVO | 2026-10-22 | 28 | 13.4
24603 - FLORA PPTO C | 880 | Autocompactado | Concreto | Muros torre 3, Piso 25, Ejes 2-7 / A-F | 2026-01-23 | 2026-02-06 | 2026-02-09 | 14 | 28 | 37.2 | 132.9 | MURO | 28 | MURO-28-14 | 2026-10-22 | NUEVO | 2026-10-22 | 21.65 | 9.2
24603 - FLORA PPTO C | 880 | Autocompactado | Concreto | Muros torre 3, Piso 25, Ejes 2-7 / A-F | 2026-01-23 | 2026-01-30 | 2026-01-30 | 7 | 28 | 34 | 121.4 | MURO | 28 | MURO-28-7 | 2026-10-22 | NUEVO | 2026-10-22 | 18.48 | 6
24603 - FLORA PPTO C | 881 | Indus | Concreto | Placa T3 , piso 26 , ejes 8 , 12 / A - F | 2026-01-23 | 2026-02-20 | 2026-02-24 | 28 | 20.7 | 34.9 | 168.6 | PLACA | 21 | PLACA-21-28 | 2026-10-22 | NUEVO | 2026-10-22 | 21 | 14.2
24603 - FLORA PPTO C | 881 | Indus | Concreto | Placa T3 , piso 26 , ejes 8 , 12 / A - F | 2026-01-23 | 2026-02-20 | 2026-02-24 | 28 | 20.7 | 33.8 | 163.3 | PLACA | 21 | PLACA-21-28 | 2026-10-22 | NUEVO | 2026-10-22 | 21 | 13.1
24603 - FLORA PPTO C | 881 | Indus | Concreto | Placa T3 , piso 26 , ejes 8 , 12 / A - F | 2026-01-23 | 2026-02-20 | 2026-02-24 | 28 | 20.7 | 34.3 | 165.7 | PLACA | 21 | PLACA-21-28 | 2026-10-22 | NUEVO | 2026-10-22 | 21 | 13.6
24603 - FLORA PPTO C | 881 | Industrializado | Concreto | Placa torre 3, Piso 26, Ejes 8-12 / A-F | 2026-01-23 | 2026-02-06 | 2026-02-09 | 14 | 21 | 32.9 | 156.7 | PLACA | 21 | PLACA-21-14 | 2026-10-22 | NUEVO | 2026-10-22 | 16.24 | 11.9
24603 - FLORA PPTO C | 881 | Industrializado | Concreto | Placa torre 3, Piso 26, Ejes 8-12 / A-F | 2026-01-23 | 2026-01-30 | 2026-01-30 | 7 | 21 | 29.4 | 140 | PLACA | 21 | PLACA-21-7 | 2026-10-22 | NUEVO | 2026-10-22 | 13.86 | 8.4
24603 - FLORA PPTO C | 882 | Industrializado | Concreto | Escaleras torre 3, Piso 23 al 24 | 2026-01-23 | 2026-02-06 | 2026-02-09 | 14 | 21 | 26.8 | 127.6 | AUTOCOMPAC | 21 | AUTOCOMPAC-21-14 | 2026-10-22 | NUEVO | 2026-10-22 |  | 5.8
24603 - FLORA PPTO C | 882 | Industrializado | Concreto | Escaleras torre 3, Piso 23 al 24 | 2026-01-23 | 2026-01-30 | 2026-01-30 | 7 | 21 | 21.5 | 102.4 | AUTOCOMPAC | 21 | AUTOCOMPAC-21-7 | 2026-10-22 | NUEVO | 2026-10-22 |  | 0.5
24603 - FLORA PPTO C | 882 | Indus | Concreto | Escaleras T3 , piso 24 y 23 | 2026-01-23 | 2026-02-20 | 2026-02-24 | 28 | 20.7 | 28.9 | 139.6 | AUTOCOMPAC | 21 | AUTOCOMPAC-21-28 | 2026-10-22 | NUEVO | 2026-10-22 |  | 8.2
24603 - FLORA PPTO C | 882 | Indus | Concreto | Escaleras T3 , piso 24 y 23 | 2026-01-23 | 2026-02-20 | 2026-02-24 | 28 | 20.7 | 28.6 | 138.2 | AUTOCOMPAC | 21 | AUTOCOMPAC-21-28 | 2026-10-22 | NUEVO | 2026-10-22 |  | 7.9
24603 - FLORA PPTO C | 882 | Indus | Concreto | Escaleras T3 , piso 24 y 23 | 2026-01-23 | 2026-02-20 | 2026-02-24 | 28 | 20.7 | 28.4 | 137.2 | AUTOCOMPAC | 21 | AUTOCOMPAC-21-28 | 2026-10-22 | NUEVO | 2026-10-22 |  | 7.7
24603 - FLORA PPTO C | 883 | Tremie | Concreto | Pilote 17, Torre 2 | 2026-01-24 | 2026-02-07 | 2026-02-09 | 14 | 31.5 | 34.5 | 109.5 | TREMIE | 34 | TREMIE-34-14 | 2026-10-22 | NUEVO | 2026-10-22 |  | 3
24603 - FLORA PPTO C | 883 | Tremie | Concreto | Pilote 17, Torre 2 | 2026-01-24 | 2026-01-31 | 2026-02-02 | 7 | 31.5 | 28.2 | 89.5 | TREMIE | 34 | TREMIE-34-7 | 2026-10-22 | NUEVO | 2026-10-22 |  | -3.3
24603 - FLORA PPTO C | 883 | Tremie | Concreto | Polote 17 , T2 | 2026-01-24 | 2026-02-21 | 2026-02-24 | 28 | 31 | 40.5 | 130.6 | TREMIE | 34 | TREMIE-34-28 | 2026-10-22 | NUEVO | 2026-10-22 |  | 9.5
24603 - FLORA PPTO C | 883 | Tremie | Concreto | Polote 17 , T2 | 2026-01-24 | 2026-02-21 | 2026-02-24 | 28 | 31 | 39.5 | 127.4 | TREMIE | 34 | TREMIE-34-28 | 2026-10-22 | NUEVO | 2026-10-22 |  | 8.5
24603 - FLORA PPTO C | 883 | Tremie | Concreto | Polote 17 , T2 | 2026-01-24 | 2026-02-21 | 2026-02-24 | 28 | 31 | 39.2 | 126.5 | TREMIE | 34 | TREMIE-34-28 | 2026-10-22 | NUEVO | 2026-10-22 |  | 8.2
24603 - FLORA PPTO C | 884 | Industrializado | Concreto | Placa torre 3, Piso 26, Ejes 8-12/F-L | 2026-01-24 | 2026-02-07 | 2026-02-09 | 14 | 21 | 32.3 | 153.8 | PLACA | 21 | PLACA-21-14 | 2026-10-22 | NUEVO | 2026-10-22 | 16.24 | 11.3
24603 - FLORA PPTO C | 884 | Industrializado | Concreto | Placa torre 3, Piso 26, Ejes 8-12/F-L | 2026-01-24 | 2026-01-31 | 2026-02-02 | 7 | 21 | 24.5 | 116.7 | PLACA | 21 | PLACA-21-7 | 2026-10-22 | NUEVO | 2026-10-22 | 13.86 | 3.5
24603 - FLORA PPTO C | 884 | Indus | Concreto | Placa T3 , piso 26 , ejes 8 - 12 , / F - 2 | 2026-01-24 | 2026-02-21 | 2026-02-24 | 28 | 20.7 | 34.4 | 166.2 | PLACA | 21 | PLACA-21-28 | 2026-10-22 | NUEVO | 2026-10-22 | 21 | 13.7
24603 - FLORA PPTO C | 884 | Indus | Concreto | Placa T3 , piso 26 , ejes 8 - 12 , / F - 2 | 2026-01-24 | 2026-02-21 | 2026-02-24 | 28 | 20.7 | 34.8 | 168.1 | PLACA | 21 | PLACA-21-28 | 2026-10-22 | NUEVO | 2026-10-22 | 21 | 14.1
24603 - FLORA PPTO C | 884 | Indus | Concreto | Placa T3 , piso 26 , ejes 8 - 12 , / F - 2 | 2026-01-24 | 2026-02-21 | 2026-02-24 | 28 | 20.7 | 34.5 | 166.7 | PLACA | 21 | PLACA-21-28 | 2026-10-22 | NUEVO | 2026-10-22 | 21 | 13.8
24603 - FLORA PPTO C | 885 | Autocompactado | Concreto | Muros torre 3, Piso 25, Ejes 2-7 / L-G | 2026-01-24 | 2026-02-07 | 2026-02-09 | 14 | 28 | 35 | 125 | MURO | 28 | MURO-28-14 | 2026-10-22 | NUEVO | 2026-10-22 | 21.65 | 7
24603 - FLORA PPTO C | 885 | Autocompactado | Concreto | Muros torre 3, Piso 25, Ejes 2-7 / L-G | 2026-01-24 | 2026-01-31 | 2026-02-02 | 7 | 28 | 30.1 | 107.5 | MURO | 28 | MURO-28-7 | 2026-10-22 | NUEVO | 2026-10-22 | 18.48 | 2.1
24603 - FLORA PPTO C | 885 | Autoco | Concreto | Muros T3 , piso 25 , ejes 2 , 7 , / L - 6 | 2026-01-24 | 2026-02-21 | 2026-02-24 | 28 | 27.6 | 40.4 | 146.4 | MURO | 28 | MURO-28-28 | 2026-10-22 | NUEVO | 2026-10-22 | 28 | 12.8
24603 - FLORA PPTO C | 885 | Autoco | Concreto | Muros T3 , piso 25 , ejes 2 , 7 , / L - 6 | 2026-01-24 | 2026-02-21 | 2026-02-24 | 28 | 27.6 | 40.1 | 145.3 | MURO | 28 | MURO-28-28 | 2026-10-22 | NUEVO | 2026-10-22 | 28 | 12.5
24603 - FLORA PPTO C | 885 | Autoco | Concreto | Muros T3 , piso 25 , ejes 2 , 7 , / L - 6 | 2026-01-24 | 2026-02-21 | 2026-02-24 | 28 | 27.6 | 39.9 | 144.6 | MURO | 28 | MURO-28-28 | 2026-10-22 | NUEVO | 2026-10-22 | 28 | 12.3
24603 - FLORA PPTO C | 886 | Industrializado | Concreto | Placa torre 3, Piso 26, Ejes 4-8/ A-F | 2026-01-26 | 2026-02-09 | 2026-02-09 | 14 | 21 | 30.1 | 143.3 | PLACA | 21 | PLACA-21-14 | 2026-10-22 | NUEVO | 2026-10-22 | 16.24 | 9.1
24603 - FLORA PPTO C | 886 | Industrializado | Concreto | Placa torre 3, Piso 26, Ejes 4-8/ A-F | 2026-01-26 | 2026-02-02 | 2026-02-02 | 7 | 21 | 25.9 | 123.3 | PLACA | 21 | PLACA-21-7 | 2026-10-22 | NUEVO | 2026-10-22 | 13.86 | 4.9
24603 - FLORA PPTO C | 886 | Indus | Concreto | Placa T3 , piso 26 , ejes 4 - 8 , / A - F | 2026-01-26 | 2026-02-23 | 2026-02-24 | 28 | 20.7 | 32.7 | 158 | PLACA | 21 | PLACA-21-28 | 2026-10-22 | NUEVO | 2026-10-22 | 21 | 12
24603 - FLORA PPTO C | 886 | Indus | Concreto | Placa T3 , piso 26 , ejes 4 - 8 , / A - F | 2026-01-26 | 2026-02-23 | 2026-02-24 | 28 | 20.7 | 31.3 | 151.2 | PLACA | 21 | PLACA-21-28 | 2026-10-22 | NUEVO | 2026-10-22 | 21 | 10.6
24603 - FLORA PPTO C | 886 | Indus | Concreto | Placa T3 , piso 26 , ejes 4 - 8 , / A - F | 2026-01-26 | 2026-02-23 | 2026-02-24 | 28 | 20.7 | 31.7 | 153.1 | PLACA | 21 | PLACA-21-28 | 2026-10-22 | NUEVO | 2026-10-22 | 21 | 11
24603 - FLORA PPTO C | 887 | Autocompactado | Concreto | Muros torre 3, Piso 25, Ejes 1-4 / A-L | 2026-01-26 | 2026-02-09 | 2026-02-09 | 14 | 28 | 34.4 | 122.9 | MURO | 28 | MURO-28-14 | 2026-10-22 | NUEVO | 2026-10-22 | 21.65 | 6.4
24603 - FLORA PPTO C | 887 | Autocompactado | Concreto | Muros torre 3, Piso 25, Ejes 1-4 / A-L | 2026-01-26 | 2026-02-02 | 2026-02-02 | 7 | 28 | 32.8 | 117.1 | MURO | 28 | MURO-28-7 | 2026-10-22 | NUEVO | 2026-10-22 | 18.48 | 4.8
24603 - FLORA PPTO C | 887 | Autoco | Concreto | Muros T3 , piso 25 , ejes 1 - 4 , / A - L | 2026-01-26 | 2026-02-23 | 2026-02-24 | 28 | 27.6 | 40 | 144.9 | MURO | 28 | MURO-28-28 | 2026-10-22 | NUEVO | 2026-10-22 | 28 | 12.4
24603 - FLORA PPTO C | 887 | Autoco | Concreto | Muros T3 , piso 25 , ejes 1 - 4 , / A - L | 2026-01-26 | 2026-02-23 | 2026-02-24 | 28 | 27.6 | 39.7 | 143.8 | MURO | 28 | MURO-28-28 | 2026-10-22 | NUEVO | 2026-10-22 | 28 | 12.1
24603 - FLORA PPTO C | 887 | Autoco | Concreto | Muros T3 , piso 25 , ejes 1 - 4 , / A - L | 2026-01-26 | 2026-02-23 | 2026-02-24 | 28 | 27.6 | 40 | 144.9 | MURO | 28 | MURO-28-28 | 2026-10-22 | NUEVO | 2026-10-22 | 28 | 12.4
24603 - FLORA PPTO C | 888 | No especificado | Concreto | Viga andén, ejes 1-4 / F-H, plataforma 1 | 2026-01-27 | 2026-02-10 | 2026-02-11 | 14 | 21 | 25.9 | 123.3 | AUTOCOMPAC | 21 | AUTOCOMPAC-21-14 | 2026-10-22 | NUEVO | 2026-10-22 |  | 4.9
24603 - FLORA PPTO C | 888 | No especificado | Concreto | Viga andén, ejes 1-4 / F-H, plataforma 1 | 2026-01-27 | 2026-02-03 | 2026-02-09 | 7 | 21 | 22.7 | 108.1 | AUTOCOMPAC | 21 | AUTOCOMPAC-21-7 | 2026-10-22 | NUEVO | 2026-10-22 |  | 1.7
24603 - FLORA PPTO C | 888 | Ptico | Concreto | Viga anden , ejes 1 - 4 , / F - H , plataforma 1 | 2026-01-27 | 2026-02-24 | 2026-02-25 | 28 | 20.7 | 29.7 | 143.5 | AUTOCOMPAC | 21 | AUTOCOMPAC-21-28 | 2026-10-22 | NUEVO | 2026-10-22 |  | 9
24603 - FLORA PPTO C | 888 | Ptico | Concreto | Viga anden , ejes 1 - 4 , / F - H , plataforma 1 | 2026-01-27 | 2026-02-24 | 2026-02-25 | 28 | 20.7 | 30.1 | 145.4 | AUTOCOMPAC | 21 | AUTOCOMPAC-21-28 | 2026-10-22 | NUEVO | 2026-10-22 |  | 9.4
24603 - FLORA PPTO C | 888 | Ptico | Concreto | Viga anden , ejes 1 - 4 , / F - H , plataforma 1 | 2026-01-27 | 2026-02-24 | 2026-02-25 | 28 | 20.7 | 29.9 | 144.4 | AUTOCOMPAC | 21 | AUTOCOMPAC-21-28 | 2026-10-22 | NUEVO | 2026-10-22 |  | 9.2
24603 - FLORA PPTO C | 889 | No especificado | Concreto | Placa T3, piso 26, ejes 4-8 / G-L | 2026-01-27 | 2026-02-10 | 2026-02-11 | 14 | 21 | 29.3 | 139.5 | PLACA | 21 | PLACA-21-14 | 2026-10-22 | NUEVO | 2026-10-22 | 16.24 | 8.3
24603 - FLORA PPTO C | 889 | No especificado | Concreto | Placa T3, piso 26, ejes 4-8 / G-L | 2026-01-27 | 2026-02-03 | 2026-02-09 | 7 | 21 | 27.8 | 132.4 | PLACA | 21 | PLACA-21-7 | 2026-10-22 | NUEVO | 2026-10-22 | 13.86 | 6.8
24603 - FLORA PPTO C | 889 | Indus | Concreto | Placa T3 , piso 26 , ejes 4 - 8 , / G - L | 2026-01-27 | 2026-02-24 | 2026-02-25 | 28 | 20.7 | 30.9 | 149.3 | PLACA | 21 | PLACA-21-28 | 2026-10-22 | NUEVO | 2026-10-22 | 21 | 10.2
24603 - FLORA PPTO C | 889 | Indus | Concreto | Placa T3 , piso 26 , ejes 4 - 8 , / G - L | 2026-01-27 | 2026-02-24 | 2026-02-25 | 28 | 20.7 | 31.3 | 151.2 | PLACA | 21 | PLACA-21-28 | 2026-10-22 | NUEVO | 2026-10-22 | 21 | 10.6
24603 - FLORA PPTO C | 889 | Indus | Concreto | Placa T3 , piso 26 , ejes 4 - 8 , / G - L | 2026-01-27 | 2026-02-24 | 2026-02-25 | 28 | 20.7 | 30.5 | 147.3 | PLACA | 21 | PLACA-21-28 | 2026-10-22 | NUEVO | 2026-10-22 | 21 | 9.8
24603 - FLORA PPTO C | 890 | No especificado | Concreto | Muros T4, piso 26, ejes 5-10 / A-F | 2026-01-27 | 2026-02-10 | 2026-02-11 | 14 | 28 | 35.9 | 128.2 | MURO | 28 | MURO-28-14 | 2026-10-22 | NUEVO | 2026-10-22 | 21.65 | 7.9
24603 - FLORA PPTO C | 890 | No especificado | Concreto | Muros T4, piso 26, ejes 5-10 / A-F | 2026-01-27 | 2026-02-03 | 2026-02-09 | 7 | 28 | 33.5 | 119.6 | MURO | 28 | MURO-28-7 | 2026-10-22 | NUEVO | 2026-10-22 | 18.48 | 5.5
24603 - FLORA PPTO C | 890 | Autoco | Concreto | Muros T4 , piso 26 , ejes 5 , 10 / A - F | 2026-01-27 | 2026-02-24 | 2026-02-25 | 28 | 27.6 | 38.4 | 139.1 | MURO | 28 | MURO-28-28 | 2026-10-22 | NUEVO | 2026-10-22 | 28 | 10.8
24603 - FLORA PPTO C | 890 | Autoco | Concreto | Muros T4 , piso 26 , ejes 5 , 10 / A - F | 2026-01-27 | 2026-02-24 | 2026-02-25 | 28 | 27.6 | 38.7 | 140.2 | MURO | 28 | MURO-28-28 | 2026-10-22 | NUEVO | 2026-10-22 | 28 | 11.1
24603 - FLORA PPTO C | 890 | Autoco | Concreto | Muros T4 , piso 26 , ejes 5 , 10 / A - F | 2026-01-27 | 2026-02-24 | 2026-02-25 | 28 | 27.6 | 39 | 141.3 | MURO | 28 | MURO-28-28 | 2026-10-22 | NUEVO | 2026-10-22 | 28 | 11.4
24603 - FLORA PPTO C | 891 | AU | Concreto | Muros T4 , piso 26 , ejes 5 - 10 / G - L | 2026-01-28 | 2026-02-25 | 2026-02-26 | 28 | 27.6 | 38.3 | 138.8 | MURO | 28 | MURO-28-28 | 2026-10-22 | NUEVO | 2026-10-22 | 28 | 10.7
24603 - FLORA PPTO C | 891 | AU | Concreto | Muros T4 , piso 26 , ejes 5 - 10 / G - L | 2026-01-28 | 2026-02-25 | 2026-02-26 | 28 | 27.6 | 38.5 | 139.5 | MURO | 28 | MURO-28-28 | 2026-10-22 | NUEVO | 2026-10-22 | 28 | 10.9
24603 - FLORA PPTO C | 891 | AU | Concreto | Muros T4 , piso 26 , ejes 5 - 10 / G - L | 2026-01-28 | 2026-02-25 | 2026-02-26 | 28 | 27.6 | 39.1 | 141.7 | MURO | 28 | MURO-28-28 | 2026-10-22 | NUEVO | 2026-10-22 | 28 | 11.5
24603 - FLORA PPTO C | 891 | No especificado | Concreto | Muros T4, piso 26, ejes 5-10 / G-L | 2026-01-28 | 2026-02-11 | 2026-02-11 | 14 | 28 | 32.4 | 115.7 | MURO | 28 | MURO-28-14 | 2026-10-22 | NUEVO | 2026-10-22 | 21.65 | 4.4
24603 - FLORA PPTO C | 891 | No especificado | Concreto | Muros T4, piso 26, ejes 5-10 / G-L | 2026-01-28 | 2026-02-04 | 2026-02-09 | 7 | 28 | 28.9 | 103.2 | MURO | 28 | MURO-28-7 | 2026-10-22 | NUEVO | 2026-10-22 | 18.48 | 0.9
24603 - FLORA PPTO C | 892 | Tremie | Concreto | Pilote # 44 , T2 | 2026-01-28 | 2026-02-25 | 2026-02-26 | 28 | 31 | 39.2 | 126.5 | TREMIE | 34 | TREMIE-34-28 | 2026-10-22 | NUEVO | 2026-10-22 |  | 8.2
24603 - FLORA PPTO C | 892 | Tremie | Concreto | Pilote # 44 , T2 | 2026-01-28 | 2026-02-25 | 2026-02-26 | 28 | 31 | 39.7 | 128.1 | TREMIE | 34 | TREMIE-34-28 | 2026-10-22 | NUEVO | 2026-10-22 |  | 8.7
24603 - FLORA PPTO C | 892 | Tremie | Concreto | Pilote # 44 , T2 | 2026-01-28 | 2026-02-25 | 2026-02-26 | 28 | 31 | 38.6 | 124.5 | TREMIE | 34 | TREMIE-34-28 | 2026-10-22 | NUEVO | 2026-10-22 |  | 7.6
24603 - FLORA PPTO C | 892 | No especificado | Concreto | Pilote 44, T2 | 2026-01-28 | 2026-02-11 | 2026-02-11 | 14 | 31 | 31.4 | 101.3 | TREMIE | 34 | TREMIE-34-14 | 2026-10-22 | NUEVO | 2026-10-22 |  | 0.4
24603 - FLORA PPTO C | 892 | No especificado | Concreto | Pilote 44, T2 | 2026-01-28 | 2026-02-04 | 2026-02-09 | 7 | 31 | 31.1 | 100.3 | TREMIE | 34 | TREMIE-34-7 | 2026-10-22 | NUEVO | 2026-10-22 |  | 0.1
24603 - FLORA PPTO C | 893 | IM | Concreto | Placa T3 , piso 26 | 2026-01-28 | 2026-02-25 | 2026-02-26 | 28 | 20.7 | 34 | 164.3 | PLACA | 21 | PLACA-21-28 | 2026-10-22 | NUEVO | 2026-10-22 | 21 | 13.3
24603 - FLORA PPTO C | 893 | IM | Concreto | Placa T3 , piso 26 | 2026-01-28 | 2026-02-25 | 2026-02-26 | 28 | 20.7 | 33 | 159.4 | PLACA | 21 | PLACA-21-28 | 2026-10-22 | NUEVO | 2026-10-22 | 21 | 12.3
24603 - FLORA PPTO C | 893 | IM | Concreto | Placa T3 , piso 26 | 2026-01-28 | 2026-02-25 | 2026-02-26 | 28 | 20.7 | 33.4 | 161.4 | PLACA | 21 | PLACA-21-28 | 2026-10-22 | NUEVO | 2026-10-22 | 21 | 12.7
24603 - FLORA PPTO C | 893 | Industrializado | Concreto | Placa torre 3 piso 26, ejes 1-4 / A-L | 2026-01-28 | 2026-02-11 | 2026-02-11 | 14 | 21 | 31 | 147.6 | PLACA | 21 | PLACA-21-14 | 2026-10-22 | NUEVO | 2026-10-22 | 16.24 | 10
24603 - FLORA PPTO C | 893 | Industrializado | Concreto | Placa torre 3 piso 26, ejes 1-4 / A-L | 2026-01-28 | 2026-02-04 | 2026-02-09 | 7 | 21 | 29.4 | 140 | PLACA | 21 | PLACA-21-7 | 2026-10-22 | NUEVO | 2026-10-22 | 13.86 | 8.4
24603 - FLORA PPTO C | 894 | AU | Concreto | Muros T4 , piso 26 , ejes 1 - 5 / A -F | 2026-01-29 | 2026-02-26 | 2026-02-27 | 28 | 27.6 | 42.4 | 153.6 | MURO | 28 | MURO-28-28 | 2026-10-22 | NUEVO | 2026-10-22 | 28 | 14.8
24603 - FLORA PPTO C | 894 | AU | Concreto | Muros T4 , piso 26 , ejes 1 - 5 / A -F | 2026-01-29 | 2026-02-26 | 2026-02-27 | 28 | 27.6 | 42.7 | 154.7 | MURO | 28 | MURO-28-28 | 2026-10-22 | NUEVO | 2026-10-22 | 28 | 15.1
24603 - FLORA PPTO C | 894 | AU | Concreto | Muros T4 , piso 26 , ejes 1 - 5 / A -F | 2026-01-29 | 2026-02-26 | 2026-02-27 | 28 | 27.6 | 41.5 | 150.4 | MURO | 28 | MURO-28-28 | 2026-10-22 | NUEVO | 2026-10-22 | 28 | 13.9
24603 - FLORA PPTO C | 894 | Autocompactado | Concreto | Muros torre 4 piso 26, ejes 1-5 / A-F | 2026-01-29 | 2026-02-12 | 2026-02-20 | 14 | 28 | 34.9 | 124.6 | MURO | 28 | MURO-28-14 | 2026-10-22 | NUEVO | 2026-10-22 | 21.65 | 6.9
24603 - FLORA PPTO C | 894 | Autocompactado | Concreto | Muros torre 4 piso 26, ejes 1-5 / A-F | 2026-01-29 | 2026-02-05 | 2026-02-09 | 7 | 28 | 33.1 | 118.2 | MURO | 28 | MURO-28-7 | 2026-10-22 | NUEVO | 2026-10-22 | 18.48 | 5.1
24603 - FLORA PPTO C | 895 | IM | Concreto | Escalera T4 , piso 24 a 25 | 2026-01-30 | 2026-02-27 | 2026-02-27 | 28 | 20.7 | 29 | 140.1 | AUTOCOMPAC | 21 | AUTOCOMPAC-21-28 | 2026-10-22 | NUEVO | 2026-10-22 |  | 8.3
24603 - FLORA PPTO C | 895 | IM | Concreto | Escalera T4 , piso 24 a 25 | 2026-01-30 | 2026-02-27 | 2026-02-27 | 28 | 20.7 | 28.1 | 135.7 | AUTOCOMPAC | 21 | AUTOCOMPAC-21-28 | 2026-10-22 | NUEVO | 2026-10-22 |  | 7.4
24603 - FLORA PPTO C | 895 | IM | Concreto | Escalera T4 , piso 24 a 25 | 2026-01-30 | 2026-02-27 | 2026-02-27 | 28 | 20.7 | 28.3 | 136.7 | AUTOCOMPAC | 21 | AUTOCOMPAC-21-28 | 2026-10-22 | NUEVO | 2026-10-22 |  | 7.6
24603 - FLORA PPTO C | 895 | Industrializado | Concreto | Escaleras torre 4 piso 24 al 25 | 2026-01-30 | 2026-02-13 | 2026-02-16 | 14 | 21 | 23.8 | 113.3 | AUTOCOMPAC | 21 | AUTOCOMPAC-21-14 | 2026-10-22 | NUEVO | 2026-10-22 |  | 2.8
24603 - FLORA PPTO C | 895 | Industrializado | Concreto | Escaleras torre 4 piso 24 al 25 | 2026-01-30 | 2026-02-06 | 2026-02-09 | 7 | 21 | 20.3 | 96.7 | AUTOCOMPAC | 21 | AUTOCOMPAC-21-7 | 2026-10-22 | NUEVO | 2026-10-22 |  | -0.7
24603 - FLORA PPTO C | 896 | IM | Concreto | Placa T4 , piso 27 , ejes 5 - 10 / A - E | 2026-01-30 | 2026-02-27 | 2026-02-27 | 28 | 20.7 | 38.7 | 187 | PLACA | 21 | PLACA-21-28 | 2026-10-22 | NUEVO | 2026-10-22 | 21 | 18
24603 - FLORA PPTO C | 896 | IM | Concreto | Placa T4 , piso 27 , ejes 5 - 10 / A - E | 2026-01-30 | 2026-02-27 | 2026-02-27 | 28 | 20.7 | 39.3 | 189.9 | PLACA | 21 | PLACA-21-28 | 2026-10-22 | NUEVO | 2026-10-22 | 21 | 18.6
24603 - FLORA PPTO C | 896 | IM | Concreto | Placa T4 , piso 27 , ejes 5 - 10 / A - E | 2026-01-30 | 2026-02-27 | 2026-02-27 | 28 | 20.7 | 38.2 | 184.5 | PLACA | 21 | PLACA-21-28 | 2026-10-22 | NUEVO | 2026-10-22 | 21 | 17.5
24603 - FLORA PPTO C | 896 | Industrializado | Concreto | Placa torre 4 piso 27, ejes 5-10 / A-E | 2026-01-30 | 2026-02-13 | 2026-02-16 | 14 | 21 | 33.5 | 159.5 | PLACA | 21 | PLACA-21-14 | 2026-10-22 | NUEVO | 2026-10-22 | 16.24 | 12.5
24603 - FLORA PPTO C | 896 | Industrializado | Concreto | Placa torre 4 piso 27, ejes 5-10 / A-E | 2026-01-30 | 2026-02-06 | 2026-02-09 | 7 | 21 | 30.6 | 145.7 | PLACA | 21 | PLACA-21-7 | 2026-10-22 | NUEVO | 2026-10-22 | 13.86 | 9.6
24603 - FLORA PPTO C | 897 | AU | Concreto | Muros T4 , piso 26 , ejes 1 - 5 / G - L | 2026-01-30 | 2026-02-27 | 2026-02-27 | 28 | 27.6 | 38.2 | 138.4 | MURO | 28 | MURO-28-28 | 2026-10-22 | NUEVO | 2026-10-22 | 28 | 10.6
24603 - FLORA PPTO C | 897 | AU | Concreto | Muros T4 , piso 26 , ejes 1 - 5 / G - L | 2026-01-30 | 2026-02-27 | 2026-02-27 | 28 | 27.6 | 38.1 | 138 | MURO | 28 | MURO-28-28 | 2026-10-22 | NUEVO | 2026-10-22 | 28 | 10.5
24603 - FLORA PPTO C | 897 | AU | Concreto | Muros T4 , piso 26 , ejes 1 - 5 / G - L | 2026-01-30 | 2026-02-27 | 2026-02-27 | 28 | 27.6 | 38.4 | 139.1 | MURO | 28 | MURO-28-28 | 2026-10-22 | NUEVO | 2026-10-22 | 28 | 10.8
24603 - FLORA PPTO C | 897 | Autocompactado | Concreto | Muros torre 4 piso 26, ejes 1-5 / G-L | 2026-01-30 | 2026-02-13 | 2026-02-16 | 14 | 28 | 32.6 | 116.4 | MURO | 28 | MURO-28-14 | 2026-10-22 | NUEVO | 2026-10-22 | 21.65 | 4.6
24603 - FLORA PPTO C | 897 | Autocompactado | Concreto | Muros torre 4 piso 26, ejes 1-5 / G-L | 2026-01-30 | 2026-02-06 | 2026-02-09 | 7 | 28 | 27.1 | 96.8 | MURO | 28 | MURO-28-7 | 2026-10-22 | NUEVO | 2026-10-22 | 18.48 | -0.9
24603 - FLORA PPTO C | 898 | Tremie | Concreto | Pilote 20 , T2 | 2026-01-30 | 2026-02-27 | 2026-02-27 | 28 | 31 | 48.9 | 157.7 | TREMIE | 34 | TREMIE-34-28 | 2026-10-22 | NUEVO | 2026-10-22 |  | 17.9
24603 - FLORA PPTO C | 898 | Tremie | Concreto | Pilote 20 , T2 | 2026-01-30 | 2026-02-27 | 2026-02-27 | 28 | 31 | 48.4 | 156.1 | TREMIE | 34 | TREMIE-34-28 | 2026-10-22 | NUEVO | 2026-10-22 |  | 17.4
24603 - FLORA PPTO C | 898 | Tremie | Concreto | Pilote 20 , T2 | 2026-01-30 | 2026-02-27 | 2026-02-27 | 28 | 31 | 48.9 | 157.7 | TREMIE | 34 | TREMIE-34-28 | 2026-10-22 | NUEVO | 2026-10-22 |  | 17.9
24603 - FLORA PPTO C | 898 | Tremie | Concreto | Pilote 20, T2 | 2026-01-30 | 2026-02-13 | 2026-02-16 | 14 | 31 | 39 | 125.8 | TREMIE | 34 | TREMIE-34-14 | 2026-10-22 | NUEVO | 2026-10-22 |  | 8
24603 - FLORA PPTO C | 898 | Tremie | Concreto | Pilote 20, T2 | 2026-01-30 | 2026-02-06 | 2026-02-09 | 7 | 31 | 32.9 | 106.1 | TREMIE | 34 | TREMIE-34-7 | 2026-10-22 | NUEVO | 2026-10-22 |  | 1.9
24603 - FLORA PPTO C | 899 | IM | Concreto | Placa T4 , piso 27 , ejes 5 - 10 / F - L | 2026-01-31 | 2026-02-28 | 2026-03-02 | 28 | 20.7 | 34 | 164.3 | PLACA | 21 | PLACA-21-28 | 2026-10-22 | NUEVO | 2026-10-22 | 21 | 13.3
24603 - FLORA PPTO C | 899 | IM | Concreto | Placa T4 , piso 27 , ejes 5 - 10 / F - L | 2026-01-31 | 2026-02-28 | 2026-03-02 | 28 | 20.7 | 34.8 | 168.1 | PLACA | 21 | PLACA-21-28 | 2026-10-22 | NUEVO | 2026-10-22 | 21 | 14.1
24603 - FLORA PPTO C | 899 | IM | Concreto | Placa T4 , piso 27 , ejes 5 - 10 / F - L | 2026-01-31 | 2026-02-28 | 2026-03-02 | 28 | 20.7 | 33.8 | 163.3 | PLACA | 21 | PLACA-21-28 | 2026-10-22 | NUEVO | 2026-10-22 | 21 | 13.1
24603 - FLORA PPTO C | 899 | Industrializado | Concreto | Placa T4, piso 27, ejes 5-10 / F-L | 2026-01-31 | 2026-02-14 | 2026-02-16 | 14 | 21 | 30.6 | 145.7 | PLACA | 21 | PLACA-21-14 | 2026-10-22 | NUEVO | 2026-10-22 | 16.24 | 9.6
24603 - FLORA PPTO C | 899 | Industrializado | Concreto | Placa T4, piso 27, ejes 5-10 / F-L | 2026-01-31 | 2026-02-07 | 2026-02-09 | 7 | 21 | 29.3 | 139.5 | PLACA | 21 | PLACA-21-7 | 2026-10-22 | NUEVO | 2026-10-22 | 13.86 | 8.3
24603 - FLORA PPTO C | 900 | AU | Concreto | Muros T3 , piso 26 , ejes 8 - 12 / A - F | 2026-01-31 | 2026-02-28 | 2026-03-02 | 28 | 27.6 | 35.6 | 129 | MURO | 28 | MURO-28-28 | 2026-10-22 | NUEVO | 2026-10-22 | 28 | 8
24603 - FLORA PPTO C | 900 | AU | Concreto | Muros T3 , piso 26 , ejes 8 - 12 / A - F | 2026-01-31 | 2026-02-28 | 2026-03-02 | 28 | 27.6 | 35.1 | 127.2 | MURO | 28 | MURO-28-28 | 2026-10-22 | NUEVO | 2026-10-22 | 28 | 7.5
24603 - FLORA PPTO C | 900 | AU | Concreto | Muros T3 , piso 26 , ejes 8 - 12 / A - F | 2026-01-31 | 2026-02-28 | 2026-03-02 | 28 | 27.6 | 36.4 | 131.9 | MURO | 28 | MURO-28-28 | 2026-10-22 | NUEVO | 2026-10-22 | 28 | 8.8
24603 - FLORA PPTO C | 900 | Autocompactado | Concreto | Muros T3, piso 26, ejes 8-12 / A-F | 2026-01-31 | 2026-02-14 | 2026-02-16 | 14 | 28 | 32.5 | 116.1 | MURO | 28 | MURO-28-14 | 2026-10-22 | NUEVO | 2026-10-22 | 21.65 | 4.5
24603 - FLORA PPTO C | 900 | Autocompactado | Concreto | Muros T3, piso 26, ejes 8-12 / A-F | 2026-01-31 | 2026-02-07 | 2026-02-09 | 7 | 28 | 29.2 | 104.3 | MURO | 28 | MURO-28-7 | 2026-10-22 | NUEVO | 2026-10-22 | 18.48 | 1.2
24603 - FLORA PPTO C | 901 | Tremie | Concreto | Pilote 45 , T2 | 2026-02-02 | 2026-03-02 | 2026-03-03 | 28 | 31 | 38 | 122.6 | TREMIE | 34 | TREMIE-34-28 | 2026-10-22 | NUEVO | 2026-10-22 |  | 7
24603 - FLORA PPTO C | 901 | Tremie | Concreto | Pilote 45 , T2 | 2026-02-02 | 2026-03-02 | 2026-03-03 | 28 | 31 | 38.3 | 123.5 | TREMIE | 34 | TREMIE-34-28 | 2026-10-22 | NUEVO | 2026-10-22 |  | 7.3
24603 - FLORA PPTO C | 901 | Tremie | Concreto | Pilote 45 , T2 | 2026-02-02 | 2026-03-02 | 2026-03-03 | 28 | 31 | 38.5 | 124.2 | TREMIE | 34 | TREMIE-34-28 | 2026-10-22 | NUEVO | 2026-10-22 |  | 7.5
24603 - FLORA PPTO C | 901 | Tremie | Concreto | Pilote 45, T2 | 2026-02-02 | 2026-02-16 | 2026-02-16 | 14 | 31 | 31 | 100 | TREMIE | 34 | TREMIE-34-14 | 2026-10-22 | NUEVO | 2026-10-22 |  | 0
24603 - FLORA PPTO C | 901 | Tremie | Concreto | Pilote 45, T2 | 2026-02-02 | 2026-02-09 | 2026-02-09 | 7 | 31 | 26.1 | 84.2 | TREMIE | 34 | TREMIE-34-7 | 2026-10-22 | NUEVO | 2026-10-22 |  | -4.9
24603 - FLORA PPTO C | 902 | IM | Concreto | Placa T4 , piso 27 | 2026-02-02 | 2026-03-02 | 2026-03-03 | 28 | 20.7 | 36.4 | 175.8 | PLACA | 21 | PLACA-21-28 | 2026-10-22 | NUEVO | 2026-10-22 | 21 | 15.7
24603 - FLORA PPTO C | 902 | IM | Concreto | Placa T4 , piso 27 | 2026-02-02 | 2026-03-02 | 2026-03-03 | 28 | 20.7 | 36 | 173.9 | PLACA | 21 | PLACA-21-28 | 2026-10-22 | NUEVO | 2026-10-22 | 21 | 15.3
24603 - FLORA PPTO C | 902 | IM | Concreto | Placa T4 , piso 27 | 2026-02-02 | 2026-03-02 | 2026-03-03 | 28 | 20.7 | 36.8 | 177.8 | PLACA | 21 | PLACA-21-28 | 2026-10-22 | NUEVO | 2026-10-22 | 21 | 16.1
24603 - FLORA PPTO C | 902 | Industrializado | Concreto | Placa T4, piso 27, ejes 1-5 / A-F | 2026-02-02 | 2026-02-16 | 2026-02-16 | 14 | 21 | 33.1 | 157.6 | PLACA | 21 | PLACA-21-14 | 2026-10-22 | NUEVO | 2026-10-22 | 16.24 | 12.1
24603 - FLORA PPTO C | 902 | Industrializado | Concreto | Placa T4, piso 27, ejes 1-5 / A-F | 2026-02-02 | 2026-02-09 | 2026-02-09 | 7 | 21 | 30.4 | 144.8 | PLACA | 21 | PLACA-21-7 | 2026-10-22 | NUEVO | 2026-10-22 | 13.86 | 9.4
24603 - FLORA PPTO C | 903 | AU | Concreto | Muros T3 , piso 26 , ejes 8 - 12 / G - L | 2026-02-02 | 2026-03-02 | 2026-03-03 | 28 | 27.6 | 38.5 | 139.5 | MURO | 28 | MURO-28-28 | 2026-10-22 | NUEVO | 2026-10-22 | 28 | 10.9
24603 - FLORA PPTO C | 903 | AU | Concreto | Muros T3 , piso 26 , ejes 8 - 12 / G - L | 2026-02-02 | 2026-03-02 | 2026-03-03 | 28 | 27.6 | 38.6 | 139.9 | MURO | 28 | MURO-28-28 | 2026-10-22 | NUEVO | 2026-10-22 | 28 | 11
24603 - FLORA PPTO C | 903 | AU | Concreto | Muros T3 , piso 26 , ejes 8 - 12 / G - L | 2026-02-02 | 2026-03-02 | 2026-03-03 | 28 | 27.6 | 37.9 | 137.3 | MURO | 28 | MURO-28-28 | 2026-10-22 | NUEVO | 2026-10-22 | 28 | 10.3
24603 - FLORA PPTO C | 903 | Autocompactado | Concreto | Muros T3, piso 26, ejes 8-12 / G-L | 2026-02-02 | 2026-02-16 | 2026-02-16 | 14 | 28 | 31.2 | 111.4 | MURO | 28 | MURO-28-14 | 2026-10-22 | NUEVO | 2026-10-22 | 21.65 | 3.2
24603 - FLORA PPTO C | 903 | Autocompactado | Concreto | Muros T3, piso 26, ejes 8-12 / G-L | 2026-02-02 | 2026-02-09 | 2026-02-09 | 7 | 28 | 27.8 | 99.3 | MURO | 28 | MURO-28-7 | 2026-10-22 | NUEVO | 2026-10-22 | 18.48 | -0.2
24603 - FLORA PPTO C | 904 | IM | Concreto | Escaleras T3 . piso 24 al 25 | 2026-02-03 | 2026-03-03 | 2026-03-04 | 28 | 20.7 | 35.3 | 170.5 | AUTOCOMPAC | 21 | AUTOCOMPAC-21-28 | 2026-10-22 | NUEVO | 2026-10-22 |  | 14.6
24603 - FLORA PPTO C | 904 | IM | Concreto | Escaleras T3 . piso 24 al 25 | 2026-02-03 | 2026-03-03 | 2026-03-04 | 28 | 20.7 | 34.5 | 166.7 | AUTOCOMPAC | 21 | AUTOCOMPAC-21-28 | 2026-10-22 | NUEVO | 2026-10-22 |  | 13.8
24603 - FLORA PPTO C | 904 | IM | Concreto | Escaleras T3 . piso 24 al 25 | 2026-02-03 | 2026-03-03 | 2026-03-04 | 28 | 20.7 | 35.4 | 171 | AUTOCOMPAC | 21 | AUTOCOMPAC-21-28 | 2026-10-22 | NUEVO | 2026-10-22 |  | 14.7
24603 - FLORA PPTO C | 904 | Industrializado | Concreto | Escaleras T3, piso 24 a piso 25 | 2026-02-03 | 2026-02-17 | 2026-02-18 | 14 | 21 | 31.7 | 151 | AUTOCOMPAC | 21 | AUTOCOMPAC-21-14 | 2026-10-22 | NUEVO | 2026-10-22 |  | 10.7
24603 - FLORA PPTO C | 904 | Industrializado | Concreto | Escaleras T3, piso 24 a piso 25 | 2026-02-03 | 2026-02-10 | 2026-02-11 | 7 | 21 | 28.6 | 136.2 | AUTOCOMPAC | 21 | AUTOCOMPAC-21-7 | 2026-10-22 | NUEVO | 2026-10-22 |  | 7.6
24603 - FLORA PPTO C | 905 | Ptico | Concreto | Vigas cimentación ejes 9 - 11 / A - L , T2 | 2026-02-03 | 2026-03-03 | 2026-03-04 | 28 | 31 | 44.1 | 142.3 | AUTOCOMPAC | 34 | AUTOCOMPAC-34-28 | 2026-10-22 | NUEVO | 2026-10-22 | 34 | 13.1
24603 - FLORA PPTO C | 905 | Ptico | Concreto | Vigas cimentación ejes 9 - 11 / A - L , T2 | 2026-02-03 | 2026-03-03 | 2026-03-04 | 28 | 31 | 43.8 | 141.3 | AUTOCOMPAC | 34 | AUTOCOMPAC-34-28 | 2026-10-22 | NUEVO | 2026-10-22 | 34 | 12.8
24603 - FLORA PPTO C | 905 | Ptico | Concreto | Vigas cimentación ejes 9 - 11 / A - L , T2 | 2026-02-03 | 2026-03-03 | 2026-03-04 | 28 | 31 | 44.2 | 142.6 | AUTOCOMPAC | 34 | AUTOCOMPAC-34-28 | 2026-10-22 | NUEVO | 2026-10-22 | 34 | 13.2
24603 - FLORA PPTO C | 905 | Plástico | Concreto | Vigas cimentación, ejes 9-11 / A-L, T2 | 2026-02-03 | 2026-02-17 | 2026-02-18 | 14 | 31 | 37 | 119.4 | AUTOCOMPAC | 34 | AUTOCOMPAC-34-14 | 2026-10-22 | NUEVO | 2026-10-22 | 26.29 | 6
24603 - FLORA PPTO C | 905 | Plástico | Concreto | Vigas cimentación, ejes 9-11 / A-L, T2 | 2026-02-03 | 2026-02-10 | 2026-02-11 | 7 | 31 | 31.5 | 101.6 | AUTOCOMPAC | 34 | AUTOCOMPAC-34-7 | 2026-10-22 | NUEVO | 2026-10-22 | 22.44 | 0.5
24603 - FLORA PPTO C | 906 | Tremie | Concreto | Pilote 3, T2 | 2026-02-03 | 2026-03-31 | 2026-04-08 | 56 | 31 | 39.4 | 127.1 | TREMIE | 34 | TREMIE-34-56 | 2026-10-22 | NUEVO | 2026-10-22 |  | 8.4
24603 - FLORA PPTO C | 906 | Tremie | Concreto | Pilote 3, T2 | 2026-02-03 | 2026-03-31 | 2026-04-08 | 56 | 31 | 39.7 | 128.1 | TREMIE | 34 | TREMIE-34-56 | 2026-10-22 | NUEVO | 2026-10-22 |  | 8.7
24603 - FLORA PPTO C | 906 | Tremie | Concreto | Pilote 3, T2 | 2026-02-03 | 2026-03-31 | 2026-04-08 | 56 | 31 | 40.1 | 129.4 | TREMIE | 34 | TREMIE-34-56 | 2026-10-22 | NUEVO | 2026-10-22 |  | 9.1
24603 - FLORA PPTO C | 906 | Tremie | Concreto | Pilote 3 , T2 | 2026-02-03 | 2026-03-03 | 2026-03-04 | 28 | 31 | 26.4 | 85.2 | TREMIE | 34 | TREMIE-34-28 | 2026-10-22 | NUEVO | 2026-10-22 |  | -4.6
24603 - FLORA PPTO C | 906 | Tremie | Concreto | Pilote 3 , T2 | 2026-02-03 | 2026-03-03 | 2026-03-04 | 28 | 31 | 26.8 | 86.5 | TREMIE | 34 | TREMIE-34-28 | 2026-10-22 | NUEVO | 2026-10-22 |  | -4.2
24603 - FLORA PPTO C | 906 | Tremie | Concreto | Pilote 3 , T2 | 2026-02-03 | 2026-03-03 | 2026-03-04 | 28 | 31 | 26.1 | 84.2 | TREMIE | 34 | TREMIE-34-28 | 2026-10-22 | NUEVO | 2026-10-22 |  | -4.9
24603 - FLORA PPTO C | 906 | Tremie | Concreto | Pilote 3, T2 | 2026-02-03 | 2026-02-17 | 2026-02-18 | 14 | 31 | 23.9 | 77.1 | TREMIE | 34 | TREMIE-34-14 | 2026-10-22 | NUEVO | 2026-10-22 |  | -7.1
24603 - FLORA PPTO C | 906 | Tremie | Concreto | Pilote 3, T2 | 2026-02-03 | 2026-02-10 | 2026-02-11 | 7 | 31 | 18.8 | 60.6 | TREMIE | 34 | TREMIE-34-7 | 2026-10-22 | NUEVO | 2026-10-22 |  | -12.2
24603 - FLORA PPTO C | 907 | Ptico | Concreto | Vigas cimentación ejes 9 - 11 / A - L , T2 | 2026-02-03 | 2026-03-03 | 2026-03-04 | 28 | 31 | 43.2 | 139.4 | AUTOCOMPAC | 34 | AUTOCOMPAC-34-28 | 2026-10-22 | NUEVO | 2026-10-22 | 34 | 12.2
24603 - FLORA PPTO C | 907 | Ptico | Concreto | Vigas cimentación ejes 9 - 11 / A - L , T2 | 2026-02-03 | 2026-03-03 | 2026-03-04 | 28 | 31 | 42.7 | 137.7 | AUTOCOMPAC | 34 | AUTOCOMPAC-34-28 | 2026-10-22 | NUEVO | 2026-10-22 | 34 | 11.7
24603 - FLORA PPTO C | 907 | Ptico | Concreto | Vigas cimentación ejes 9 - 11 / A - L , T2 | 2026-02-03 | 2026-03-03 | 2026-03-04 | 28 | 31 | 43.1 | 139 | AUTOCOMPAC | 34 | AUTOCOMPAC-34-28 | 2026-10-22 | NUEVO | 2026-10-22 | 34 | 12.1
24603 - FLORA PPTO C | 907 | Plástico | Concreto | Vigas cimentación, ejes 9-11 / A-L, T2 | 2026-02-03 | 2026-02-17 | 2026-02-18 | 14 | 31 | 34.3 | 110.6 | AUTOCOMPAC | 34 | AUTOCOMPAC-34-14 | 2026-10-22 | NUEVO | 2026-10-22 | 26.29 | 3.3
24603 - FLORA PPTO C | 907 | Plástico | Concreto | Vigas cimentación, ejes 9-11 / A-L, T2 | 2026-02-03 | 2026-02-10 | 2026-02-11 | 7 | 31 | 30.3 | 97.7 | AUTOCOMPAC | 34 | AUTOCOMPAC-34-7 | 2026-10-22 | NUEVO | 2026-10-22 | 22.44 | -0.7
24603 - FLORA PPTO C | 908 | Autocompactado | Concreto | Muros torre 3 piso 26, Ejes 4-8 / A-F | 2026-02-03 | 2026-02-17 | 2026-02-18 | 14 | 28 | 29.2 | 104.3 | MURO | 28 | MURO-28-14 | 2026-10-22 | NUEVO | 2026-10-22 | 21.65 | 1.2
24603 - FLORA PPTO C | 908 | Autocompactado | Concreto | Muros torre 3 piso 26, Ejes 4-8 / A-F | 2026-02-03 | 2026-02-10 | 2026-02-11 | 7 | 28 | 23.9 | 85.4 | MURO | 28 | MURO-28-7 | 2026-10-22 | NUEVO | 2026-10-22 | 18.48 | -4.1
24603 - FLORA PPTO C | 908 | AU | Concreto | Muros T3 , piso 26 ejes 4 , 8 / A - F | 2026-02-03 | 2026-03-03 | 2026-03-04 | 28 | 27.6 | 35.6 | 129 | MURO | 28 | MURO-28-28 | 2026-10-22 | NUEVO | 2026-10-22 | 28 | 8
24603 - FLORA PPTO C | 908 | AU | Concreto | Muros T3 , piso 26 ejes 4 , 8 / A - F | 2026-02-03 | 2026-03-03 | 2026-03-04 | 28 | 27.6 | 36.8 | 133.3 | MURO | 28 | MURO-28-28 | 2026-10-22 | NUEVO | 2026-10-22 | 28 | 9.2
24603 - FLORA PPTO C | 908 | AU | Concreto | Muros T3 , piso 26 ejes 4 , 8 / A - F | 2026-02-03 | 2026-03-03 | 2026-03-04 | 28 | 27.6 | 35.8 | 129.7 | MURO | 28 | MURO-28-28 | 2026-10-22 | NUEVO | 2026-10-22 | 28 | 8.2
24603 - FLORA PPTO C | 909 | Industrializado | Concreto | Placa torre 4 piso 27, Ejes 1-5 / G-L | 2026-02-03 | 2026-02-17 | 2026-02-18 | 14 | 21 | 37.5 | 178.6 | PLACA | 21 | PLACA-21-14 | 2026-10-22 | NUEVO | 2026-10-22 | 16.24 | 16.5
24603 - FLORA PPTO C | 909 | Industrializado | Concreto | Placa torre 4 piso 27, Ejes 1-5 / G-L | 2026-02-03 | 2026-02-10 | 2026-02-11 | 7 | 21 | 31.3 | 149 | PLACA | 21 | PLACA-21-7 | 2026-10-22 | NUEVO | 2026-10-22 | 13.86 | 10.3
24603 - FLORA PPTO C | 909 | IM | Concreto | Placa T4 , piso 27 ejes 1 , 5 / G - L | 2026-02-03 | 2026-03-03 | 2026-03-04 | 28 | 20.7 | 42.1 | 203.4 | PLACA | 21 | PLACA-21-28 | 2026-10-22 | NUEVO | 2026-10-22 | 21 | 21.4
24603 - FLORA PPTO C | 909 | IM | Concreto | Placa T4 , piso 27 ejes 1 , 5 / G - L | 2026-02-03 | 2026-03-03 | 2026-03-04 | 28 | 20.7 | 41.9 | 202.4 | PLACA | 21 | PLACA-21-28 | 2026-10-22 | NUEVO | 2026-10-22 | 21 | 21.2
24603 - FLORA PPTO C | 909 | IM | Concreto | Placa T4 , piso 27 ejes 1 , 5 / G - L | 2026-02-03 | 2026-03-03 | 2026-03-04 | 28 | 20.7 | 42.3 | 204.3 | PLACA | 21 | PLACA-21-28 | 2026-10-22 | NUEVO | 2026-10-22 | 21 | 21.6
24603 - FLORA PPTO C | 910 | Plástico | Concreto | Vigas cimentación torre 2, Ejes 9-11 / A-L | 2026-02-03 | 2026-02-17 | 2026-02-18 | 14 | 31.5 | 39.2 | 124.4 | AUTOCOMPAC | 34 | AUTOCOMPAC-34-14 | 2026-10-22 | NUEVO | 2026-10-22 | 26.29 | 7.7
24603 - FLORA PPTO C | 910 | Plástico | Concreto | Vigas cimentación torre 2, Ejes 9-11 / A-L | 2026-02-03 | 2026-02-10 | 2026-02-11 | 7 | 31.5 | 33.3 | 105.7 | AUTOCOMPAC | 34 | AUTOCOMPAC-34-7 | 2026-10-22 | NUEVO | 2026-10-22 | 22.44 | 1.8
24603 - FLORA PPTO C | 910 | Ptico | Concreto | Vigas cimentación ejes 9 - 11 / A - L T2 | 2026-02-03 | 2026-03-03 | 2026-03-04 | 28 | 31 | 45.7 | 147.4 | AUTOCOMPAC | 34 | AUTOCOMPAC-34-28 | 2026-10-22 | NUEVO | 2026-10-22 | 34 | 14.7
24603 - FLORA PPTO C | 910 | Ptico | Concreto | Vigas cimentación ejes 9 - 11 / A - L T2 | 2026-02-03 | 2026-03-03 | 2026-03-04 | 28 | 31 | 47.1 | 151.9 | AUTOCOMPAC | 34 | AUTOCOMPAC-34-28 | 2026-10-22 | NUEVO | 2026-10-22 | 34 | 16.1
24603 - FLORA PPTO C | 910 | Ptico | Concreto | Vigas cimentación ejes 9 - 11 / A - L T2 | 2026-02-03 | 2026-03-03 | 2026-03-04 | 28 | 31 | 46.1 | 148.7 | AUTOCOMPAC | 34 | AUTOCOMPAC-34-28 | 2026-10-22 | NUEVO | 2026-10-22 | 34 | 15.1
24603 - FLORA PPTO C | 911 | Plástico | Concreto | Viga anden ejes 1-4, H-K, plátaforma 1 | 2026-02-04 | 2026-03-04 | 2026-03-04 | 28 | 20.7 | 28.9 | 139.6 | AUTOCOMPAC | 21 | AUTOCOMPAC-21-28 | 2026-10-22 | NUEVO | 2026-10-22 |  | 8.2
24603 - FLORA PPTO C | 911 | Plástico | Concreto | Viga anden ejes 1-4, H-K, plátaforma 1 | 2026-02-04 | 2026-03-04 | 2026-03-04 | 28 | 20.7 | 28.1 | 135.7 | AUTOCOMPAC | 21 | AUTOCOMPAC-21-28 | 2026-10-22 | NUEVO | 2026-10-22 |  | 7.4
24603 - FLORA PPTO C | 911 | Plástico | Concreto | Viga anden ejes 1-4, H-K, plátaforma 1 | 2026-02-04 | 2026-03-04 | 2026-03-04 | 28 | 20.7 | 29 | 140.1 | AUTOCOMPAC | 21 | AUTOCOMPAC-21-28 | 2026-10-22 | NUEVO | 2026-10-22 |  | 8.3
24603 - FLORA PPTO C | 911 | Plástico | Concreto | Vigas andén, Ejes 1-4 / H-K, Plataforma 1 | 2026-02-04 | 2026-02-18 | 2026-02-18 | 14 | 21 | 24 | 114.3 | AUTOCOMPAC | 21 | AUTOCOMPAC-21-14 | 2026-10-22 | NUEVO | 2026-10-22 |  | 3
24603 - FLORA PPTO C | 911 | Plástico | Concreto | Vigas andén, Ejes 1-4 / H-K, Plataforma 1 | 2026-02-04 | 2026-02-11 | 2026-02-11 | 7 | 21 | 21.4 | 101.9 | AUTOCOMPAC | 21 | AUTOCOMPAC-21-7 | 2026-10-22 | NUEVO | 2026-10-22 |  | 0.4
24603 - FLORA PPTO C | 912 | Autocompactante | Concreto | Muros T3, piso 26, ejes 4 -8, 6-2 | 2026-02-04 | 2026-03-04 | 2026-03-04 | 28 | 27.6 | 35.4 | 128.3 | MURO | 28 | MURO-28-28 | 2026-10-22 | NUEVO | 2026-10-22 | 28 | 7.8
24603 - FLORA PPTO C | 912 | Autocompactante | Concreto | Muros T3, piso 26, ejes 4 -8, 6-2 | 2026-02-04 | 2026-03-04 | 2026-03-04 | 28 | 27.6 | 36.4 | 131.9 | MURO | 28 | MURO-28-28 | 2026-10-22 | NUEVO | 2026-10-22 | 28 | 8.8
24603 - FLORA PPTO C | 912 | Autocompactante | Concreto | Muros T3, piso 26, ejes 4 -8, 6-2 | 2026-02-04 | 2026-03-04 | 2026-03-04 | 28 | 27.6 | 35.5 | 128.6 | MURO | 28 | MURO-28-28 | 2026-10-22 | NUEVO | 2026-10-22 | 28 | 7.9
24603 - FLORA PPTO C | 912 | Autocompactado | Concreto | Muros torre 3 piso 26, Ejes 4-8 / G-L | 2026-02-04 | 2026-02-18 | 2026-02-18 | 14 | 28 | 29 | 103.6 | MURO | 28 | MURO-28-14 | 2026-10-22 | NUEVO | 2026-10-22 | 21.65 | 1
24603 - FLORA PPTO C | 912 | Autocompactado | Concreto | Muros torre 3 piso 26, Ejes 4-8 / G-L | 2026-02-04 | 2026-02-11 | 2026-02-11 | 7 | 28 | 26.3 | 93.9 | MURO | 28 | MURO-28-7 | 2026-10-22 | NUEVO | 2026-10-22 | 18.48 | -1.7
24603 - FLORA PPTO C | 913 | Industrial | Concreto | Placa T3, piso 27, Ejes 8 2, A-F | 2026-02-04 | 2026-03-04 | 2026-03-04 | 28 | 20.7 | 33.9 | 163.8 | PLACA | 21 | PLACA-21-28 | 2026-10-22 | NUEVO | 2026-10-22 | 21 | 13.2
24603 - FLORA PPTO C | 913 | Industrial | Concreto | Placa T3, piso 27, Ejes 8 2, A-F | 2026-02-04 | 2026-03-04 | 2026-03-04 | 28 | 20.7 | 32.8 | 158.5 | PLACA | 21 | PLACA-21-28 | 2026-10-22 | NUEVO | 2026-10-22 | 21 | 12.1
24603 - FLORA PPTO C | 913 | Industrial | Concreto | Placa T3, piso 27, Ejes 8 2, A-F | 2026-02-04 | 2026-03-04 | 2026-03-04 | 28 | 20.7 | 33.4 | 161.4 | PLACA | 21 | PLACA-21-28 | 2026-10-22 | NUEVO | 2026-10-22 | 21 | 12.7
24603 - FLORA PPTO C | 913 | Industrializado | Concreto | Placa torre 3 piso 27, Ejes 8-12 / A-F | 2026-02-04 | 2026-02-18 | 2026-02-18 | 14 | 21 | 27.3 | 130 | PLACA | 21 | PLACA-21-14 | 2026-10-22 | NUEVO | 2026-10-22 | 16.24 | 6.3
24603 - FLORA PPTO C | 913 | Industrializado | Concreto | Placa torre 3 piso 27, Ejes 8-12 / A-F | 2026-02-04 | 2026-02-11 | 2026-02-20 | 7 | 21 | 25.5 | 121.4 | PLACA | 21 | PLACA-21-7 | 2026-10-22 | NUEVO | 2026-10-22 | 13.86 | 4.5
24603 - FLORA PPTO C | 914 | Tremie | Concreto | Pilote T3, T2 | 2026-02-05 | 2026-03-05 | 2026-03-06 | 28 | 31.3 | 32.2 | 103.9 | TREMIE | 34 | TREMIE-34-28 | 2026-10-22 | NUEVO | 2026-10-22 |  | 0.9
24603 - FLORA PPTO C | 914 | Tremie | Concreto | Pilote T3, T2 | 2026-02-05 | 2026-03-05 | 2026-03-06 | 28 | 31.3 | 32.6 | 105.2 | TREMIE | 34 | TREMIE-34-28 | 2026-10-22 | NUEVO | 2026-10-22 |  | 1.3
24603 - FLORA PPTO C | 914 | Tremie | Concreto | Pilote T3, T2 | 2026-02-05 | 2026-03-05 | 2026-03-06 | 28 | 31.3 | 32.4 | 104.5 | TREMIE | 34 | TREMIE-34-28 | 2026-10-22 | NUEVO | 2026-10-22 |  | 1.1
24603 - FLORA PPTO C | 914 | Autocompactado | Concreto | Pilote 31 torre 2 | 2026-02-05 | 2026-02-19 | 2026-02-20 | 14 | 31 | 27.9 | 90 | TREMIE | 34 | TREMIE-34-14 | 2026-10-22 | NUEVO | 2026-10-22 |  | -3.1
24603 - FLORA PPTO C | 914 | Autocompactado | Concreto | Pilote 31 torre 2 | 2026-02-05 | 2026-02-12 | 2026-02-20 | 7 | 31 | 25.5 | 82.3 | TREMIE | 34 | TREMIE-34-7 | 2026-10-22 | NUEVO | 2026-10-22 |  | -5.5
24603 - FLORA PPTO C | 915 | Industrial | Concreto | Placa T3, piso 27 Ejes 8-12, F-K | 2026-02-05 | 2026-03-05 | 2026-03-06 | 28 | 20.7 | 35.3 | 170.5 | PLACA | 21 | PLACA-21-28 | 2026-10-22 | NUEVO | 2026-10-22 | 21 | 14.6
24603 - FLORA PPTO C | 915 | Industrial | Concreto | Placa T3, piso 27 Ejes 8-12, F-K | 2026-02-05 | 2026-03-05 | 2026-03-06 | 28 | 20.7 | 35 | 169.1 | PLACA | 21 | PLACA-21-28 | 2026-10-22 | NUEVO | 2026-10-22 | 21 | 14.3
24603 - FLORA PPTO C | 915 | Industrial | Concreto | Placa T3, piso 27 Ejes 8-12, F-K | 2026-02-05 | 2026-03-05 | 2026-03-06 | 28 | 20.7 | 35.9 | 173.4 | PLACA | 21 | PLACA-21-28 | 2026-10-22 | NUEVO | 2026-10-22 | 21 | 15.2
24603 - FLORA PPTO C | 915 | Industrializado | Concreto | Placa torre 3 piso 27, Ejes 8-12 / F-K | 2026-02-05 | 2026-02-19 | 2026-02-20 | 14 | 21 | 30.7 | 146.2 | PLACA | 21 | PLACA-21-14 | 2026-10-22 | NUEVO | 2026-10-22 | 16.24 | 9.7
24603 - FLORA PPTO C | 915 | Industrializado | Concreto | Placa torre 3 piso 27, Ejes 8-12 / F-K | 2026-02-05 | 2026-02-12 | 2026-02-20 | 7 | 21 | 25.8 | 122.9 | PLACA | 21 | PLACA-21-7 | 2026-10-22 | NUEVO | 2026-10-22 | 13.86 | 4.8
24603 - FLORA PPTO C | 916 | Autocompactante | Concreto | Muros T3, piso 26, ejes 1 - 4, A-L | 2026-02-05 | 2026-03-05 | 2026-03-06 | 28 | 27.6 | 40.3 | 146 | MURO | 28 | MURO-28-28 | 2026-10-22 | NUEVO | 2026-10-22 | 28 | 12.7
24603 - FLORA PPTO C | 916 | Autocompactante | Concreto | Muros T3, piso 26, ejes 1 - 4, A-L | 2026-02-05 | 2026-03-05 | 2026-03-06 | 28 | 27.6 | 40.7 | 147.5 | MURO | 28 | MURO-28-28 | 2026-10-22 | NUEVO | 2026-10-22 | 28 | 13.1
24603 - FLORA PPTO C | 916 | Autocompactante | Concreto | Muros T3, piso 26, ejes 1 - 4, A-L | 2026-02-05 | 2026-03-05 | 2026-03-06 | 28 | 27.6 | 39.7 | 143.8 | MURO | 28 | MURO-28-28 | 2026-10-22 | NUEVO | 2026-10-22 | 28 | 12.1
24603 - FLORA PPTO C | 916 | Autocompactado | Concreto | Muros torre 3 piso 26, Ejes 1-4 /A-L | 2026-02-05 | 2026-02-19 | 2026-02-20 | 14 | 28 | 33.7 | 120.4 | MURO | 28 | MURO-28-14 | 2026-10-22 | NUEVO | 2026-10-22 | 21.65 | 5.7
24603 - FLORA PPTO C | 916 | Autocompactado | Concreto | Muros torre 3 piso 26, Ejes 1-4 /A-L | 2026-02-05 | 2026-02-12 | 2026-02-20 | 7 | 28 | 26.4 | 94.3 | MURO | 28 | MURO-28-7 | 2026-10-22 | NUEVO | 2026-10-22 | 18.48 | -1.6
24603 - FLORA PPTO C | 917 | Industrial | Concreto | Placa T3 piso 27, Ejes 8-12, F-K | 2026-02-06 | 2026-03-06 | 2026-03-06 | 28 | 20.7 | 33.6 | 162.3 | PLACA | 21 | PLACA-21-28 | 2026-10-22 | NUEVO | 2026-10-22 | 21 | 12.9
24603 - FLORA PPTO C | 917 | Industrial | Concreto | Placa T3 piso 27, Ejes 8-12, F-K | 2026-02-06 | 2026-03-06 | 2026-03-06 | 28 | 20.7 | 33 | 159.4 | PLACA | 21 | PLACA-21-28 | 2026-10-22 | NUEVO | 2026-10-22 | 21 | 12.3
24603 - FLORA PPTO C | 917 | Industrial | Concreto | Placa T3 piso 27, Ejes 8-12, F-K | 2026-02-06 | 2026-03-06 | 2026-03-06 | 28 | 20.7 | 33.2 | 160.4 | PLACA | 21 | PLACA-21-28 | 2026-10-22 | NUEVO | 2026-10-22 | 21 | 12.5
24603 - FLORA PPTO C | 917 | Industrializado | Concreto | Placa torre 3 piso 27, Ejes 8-12 / G-L | 2026-02-06 | 2026-02-20 | 2026-02-20 | 14 | 21 | 28.3 | 134.8 | PLACA | 21 | PLACA-21-14 | 2026-10-22 | NUEVO | 2026-10-22 | 16.24 | 7.3
24603 - FLORA PPTO C | 917 | Industrializado | Concreto | Placa torre 3 piso 27, Ejes 8-12 / G-L | 2026-02-06 | 2026-02-13 | 2026-02-16 | 7 | 21 | 24.9 | 118.6 | PLACA | 21 | PLACA-21-7 | 2026-10-22 | NUEVO | 2026-10-22 | 13.86 | 3.9
24603 - FLORA PPTO C | 918 | Tremie | Concreto | Pilote 21, T2 | 2026-02-07 | 2026-02-21 | 2026-02-26 | 14 | 31 | 31.3 | 101 | TREMIE | 34 | TREMIE-34-14 | 2026-10-22 | NUEVO | 2026-10-22 |  | 0.3
24603 - FLORA PPTO C | 918 | Tremie | Concreto | Pilote 21, T2 | 2026-02-07 | 2026-02-14 | 2026-02-16 | 7 | 31 | 26.9 | 86.8 | TREMIE | 34 | TREMIE-34-7 | 2026-10-22 | NUEVO | 2026-10-22 |  | -4.1
24603 - FLORA PPTO C | 918 | Tremie | Concreto | Pilote 21 T2 | 2026-02-07 | 2026-03-07 | 2026-03-09 | 28 | 31 | 38.2 | 123.2 | TREMIE | 34 | TREMIE-34-28 | 2026-10-22 | NUEVO | 2026-10-22 |  | 7.2
24603 - FLORA PPTO C | 918 | Tremie | Concreto | Pilote 21 T2 | 2026-02-07 | 2026-03-07 | 2026-03-09 | 28 | 31 | 39.8 | 128.4 | TREMIE | 34 | TREMIE-34-28 | 2026-10-22 | NUEVO | 2026-10-22 |  | 8.8
24603 - FLORA PPTO C | 918 | Tremie | Concreto | Pilote 21 T2 | 2026-02-07 | 2026-03-07 | 2026-03-09 | 28 | 31 | 38.8 | 125.2 | TREMIE | 34 | TREMIE-34-28 | 2026-10-22 | NUEVO | 2026-10-22 |  | 7.8
24603 - FLORA PPTO C | 919 | Industrializado | Concreto | Placa T3, piso 27, ejes 4-8 / G-L | 2026-02-09 | 2026-02-23 | 2026-02-26 | 14 | 21 | 28.4 | 135.2 | PLACA | 21 | PLACA-21-14 | 2026-10-22 | NUEVO | 2026-10-22 | 16.24 | 7.4
24603 - FLORA PPTO C | 919 | Industrializado | Concreto | Placa T3, piso 27, ejes 4-8 / G-L | 2026-02-09 | 2026-02-16 | 2026-02-16 | 7 | 21 | 25.8 | 122.9 | PLACA | 21 | PLACA-21-7 | 2026-10-22 | NUEVO | 2026-10-22 | 13.86 | 4.8
24603 - FLORA PPTO C | 919 | Industrial | Concreto | Placa T3, piso 27, Ejes 4, 8 G-L | 2026-02-09 | 2026-03-09 | 2026-03-10 | 28 | 20.7 | 32 | 154.6 | PLACA | 21 | PLACA-21-28 | 2026-10-22 | NUEVO | 2026-10-22 | 21 | 11.3
24603 - FLORA PPTO C | 919 | Industrial | Concreto | Placa T3, piso 27, Ejes 4, 8 G-L | 2026-02-09 | 2026-03-09 | 2026-03-10 | 28 | 20.7 | 31.5 | 152.2 | PLACA | 21 | PLACA-21-28 | 2026-10-22 | NUEVO | 2026-10-22 | 21 | 10.8
24603 - FLORA PPTO C | 919 | Industrial | Concreto | Placa T3, piso 27, Ejes 4, 8 G-L | 2026-02-09 | 2026-03-09 | 2026-03-10 | 28 | 20.7 | 32.4 | 156.5 | PLACA | 21 | PLACA-21-28 | 2026-10-22 | NUEVO | 2026-10-22 | 21 | 11.7
24603 - FLORA PPTO C | 920 | Autocompactado | Concreto | Muros T4, piso 27, ejes 5-10 / A-F | 2026-02-10 | 2026-02-24 | 2026-02-26 | 14 | 28 | 30.4 | 108.6 | MURO | 28 | MURO-28-14 | 2026-10-22 | NUEVO | 2026-10-22 | 21.65 | 2.4
24603 - FLORA PPTO C | 920 | Autocompactado | Concreto | Muros T4, piso 27, ejes 5-10 / A-F | 2026-02-10 | 2026-02-17 | 2026-02-18 | 7 | 28 | 28.3 | 101.1 | MURO | 28 | MURO-28-7 | 2026-10-22 | NUEVO | 2026-10-22 | 18.48 | 0.3
24603 - FLORA PPTO C | 920 | Autocompacto | Concreto | Muros T4, piso 27 Ejes 5-10 A-F | 2026-02-10 | 2026-03-10 | 2026-03-10 | 28 | 27.6 | 36.7 | 133 | MURO | 28 | MURO-28-28 | 2026-10-22 | NUEVO | 2026-10-22 | 28 | 9.1
24603 - FLORA PPTO C | 920 | Autocompacto | Concreto | Muros T4, piso 27 Ejes 5-10 A-F | 2026-02-10 | 2026-03-10 | 2026-03-10 | 28 | 27.6 | 38 | 137.7 | MURO | 28 | MURO-28-28 | 2026-10-22 | NUEVO | 2026-10-22 | 28 | 10.4
24603 - FLORA PPTO C | 920 | Autocompacto | Concreto | Muros T4, piso 27 Ejes 5-10 A-F | 2026-02-10 | 2026-03-10 | 2026-03-10 | 28 | 27.6 | 37.4 | 135.5 | MURO | 28 | MURO-28-28 | 2026-10-22 | NUEVO | 2026-10-22 | 28 | 9.8
24603 - FLORA PPTO C | 921 | Industrializado | Concreto | Placa T3, piso 27, ejes 1-4 / A-L | 2026-02-10 | 2026-02-24 | 2026-02-26 | 14 | 21 | 29 | 138.1 | PLACA | 21 | PLACA-21-14 | 2026-10-22 | NUEVO | 2026-10-22 | 16.24 | 8
24603 - FLORA PPTO C | 921 | Industrializado | Concreto | Placa T3, piso 27, ejes 1-4 / A-L | 2026-02-10 | 2026-02-17 | 2026-02-18 | 7 | 21 | 26.1 | 124.3 | PLACA | 21 | PLACA-21-7 | 2026-10-22 | NUEVO | 2026-10-22 | 13.86 | 5.1
24603 - FLORA PPTO C | 921 | Industrial | Concreto | Placa T3, piso 27, Ejes 1-4, A-L | 2026-02-10 | 2026-03-10 | 2026-03-10 | 28 | 20.7 | 33.3 | 160.9 | PLACA | 21 | PLACA-21-28 | 2026-10-22 | NUEVO | 2026-10-22 | 21 | 12.6
24603 - FLORA PPTO C | 921 | Industrial | Concreto | Placa T3, piso 27, Ejes 1-4, A-L | 2026-02-10 | 2026-03-10 | 2026-03-10 | 28 | 20.7 | 32.1 | 155.1 | PLACA | 21 | PLACA-21-28 | 2026-10-22 | NUEVO | 2026-10-22 | 21 | 11.4
24603 - FLORA PPTO C | 921 | Industrial | Concreto | Placa T3, piso 27, Ejes 1-4, A-L | 2026-02-10 | 2026-03-10 | 2026-03-10 | 28 | 20.7 | 32.3 | 156 | PLACA | 21 | PLACA-21-28 | 2026-10-22 | NUEVO | 2026-10-22 | 21 | 11.6
24603 - FLORA PPTO C | 922 | Autoco. | Concreto | Muros T4, piso 27, ejes 5 - 10 / G - L | 2026-02-12 | 2026-03-12 | 2026-03-12 | 28 | 27.6 | 39.1 | 141.7 | MURO | 28 | MURO-28-28 | 2026-10-22 | NUEVO | 2026-10-22 | 28 | 11.5
24603 - FLORA PPTO C | 922 | Autoco. | Concreto | Muros T4, piso 27, ejes 5 - 10 / G - L | 2026-02-12 | 2026-03-12 | 2026-03-12 | 28 | 27.6 | 38.5 | 139.5 | MURO | 28 | MURO-28-28 | 2026-10-22 | NUEVO | 2026-10-22 | 28 | 10.9
24603 - FLORA PPTO C | 922 | Autoco. | Concreto | Muros T4, piso 27, ejes 5 - 10 / G - L | 2026-02-12 | 2026-03-12 | 2026-03-12 | 28 | 27.6 | 38.2 | 138.4 | MURO | 28 | MURO-28-28 | 2026-10-22 | NUEVO | 2026-10-22 | 28 | 10.6
24603 - FLORA PPTO C | 922 | Autocompactado | Concreto | Muros T4, piso 27, ejes 5-10 / G-L | 2026-02-12 | 2026-02-26 | 2026-03-03 | 14 | 28 | 30.9 | 110.4 | MURO | 28 | MURO-28-14 | 2026-10-22 | NUEVO | 2026-10-22 | 21.65 | 2.9
24603 - FLORA PPTO C | 922 | Autocompactado | Concreto | Muros T4, piso 27, ejes 5-10 / G-L | 2026-02-12 | 2026-02-19 | 2026-02-20 | 7 | 28 | 25.6 | 91.4 | MURO | 28 | MURO-28-7 | 2026-10-22 | NUEVO | 2026-10-22 | 18.48 | -2.4
24603 - FLORA PPTO C | 923 | Industrializado | Concreto | Escaleras piso 25, 26, T3 | 2026-02-16 | 2026-06-20 | 2026-06-20 | 124 | 21 | 46.5 | 221.4 | AUTOCOMPAC | 21 | AUTOCOMPAC-21-124 | 2026-10-22 | NUEVO | 2026-10-22 |  | 25.5
24603 - FLORA PPTO C | 923 | Indus. | Concreto | Escaleras T3, piso 25 a 26 | 2026-02-16 | 2026-03-16 | 2026-03-16 | 28 | 20.7 | 40 | 193.2 | AUTOCOMPAC | 21 | AUTOCOMPAC-21-28 | 2026-10-22 | NUEVO | 2026-10-22 |  | 19.3
24603 - FLORA PPTO C | 923 | Indus. | Concreto | Escaleras T3, piso 25 a 26 | 2026-02-16 | 2026-03-16 | 2026-03-16 | 28 | 20.7 | 38.7 | 187 | AUTOCOMPAC | 21 | AUTOCOMPAC-21-28 | 2026-10-22 | NUEVO | 2026-10-22 |  | 18
24603 - FLORA PPTO C | 923 | Indus. | Concreto | Escaleras T3, piso 25 a 26 | 2026-02-16 | 2026-03-16 | 2026-03-16 | 28 | 20.7 | 39.3 | 189.9 | AUTOCOMPAC | 21 | AUTOCOMPAC-21-28 | 2026-10-22 | NUEVO | 2026-10-22 |  | 18.6
24603 - FLORA PPTO C | 923 | Industrializado | Concreto | Escaleras piso 25, 26, T3 | 2026-02-16 | 2026-03-02 | 2026-03-03 | 14 | 21 | 35.5 | 169 | AUTOCOMPAC | 21 | AUTOCOMPAC-21-14 | 2026-10-22 | NUEVO | 2026-10-22 |  | 14.5
24603 - FLORA PPTO C | 923 | Industrializado | Concreto | Escaleras piso 25, 26, T3 | 2026-02-16 | 2026-02-23 | 2026-02-26 | 7 | 21 | 32.3 | 153.8 | AUTOCOMPAC | 21 | AUTOCOMPAC-21-7 | 2026-10-22 | NUEVO | 2026-10-22 |  | 11.3
24603 - FLORA PPTO C | 924 | Autoco. | Concreto | Muros T4, piso 27, ejes 1 - 4 , A-F | 2026-02-16 | 2026-03-16 | 2026-03-16 | 28 | 27.6 | 39.7 | 143.8 | MURO | 28 | MURO-28-28 | 2026-10-22 | NUEVO | 2026-10-22 | 28 | 12.1
24603 - FLORA PPTO C | 924 | Autoco. | Concreto | Muros T4, piso 27, ejes 1 - 4 , A-F | 2026-02-16 | 2026-03-16 | 2026-03-16 | 28 | 27.6 | 38.8 | 140.6 | MURO | 28 | MURO-28-28 | 2026-10-22 | NUEVO | 2026-10-22 | 28 | 11.2
24603 - FLORA PPTO C | 924 | Autoco. | Concreto | Muros T4, piso 27, ejes 1 - 4 , A-F | 2026-02-16 | 2026-03-16 | 2026-03-16 | 28 | 27.6 | 40.1 | 145.3 | MURO | 28 | MURO-28-28 | 2026-10-22 | NUEVO | 2026-10-22 | 28 | 12.5
24603 - FLORA PPTO C | 924 | Autocompactado | Concreto | Muros T4, piso 27, ejes 1-4 /A-F | 2026-02-16 | 2026-03-02 | 2026-03-03 | 14 | 28 | 36.1 | 128.9 | MURO | 28 | MURO-28-14 | 2026-10-22 | NUEVO | 2026-10-22 | 21.65 | 8.1
24603 - FLORA PPTO C | 924 | Autocompactado | Concreto | Muros T4, piso 27, ejes 1-4 /A-F | 2026-02-16 | 2026-02-23 | 2026-02-26 | 7 | 28 | 31.3 | 111.8 | MURO | 28 | MURO-28-7 | 2026-10-22 | NUEVO | 2026-10-22 | 18.48 | 3.3
24603 - FLORA PPTO C | 925 | Ptico. | Concreto | Vigas de cimentación T2, ejes 9- 7 / L - A | 2026-02-17 | 2026-03-17 | 2026-03-17 | 28 | 31 | 34.9 | 112.6 | AUTOCOMPAC | 34 | AUTOCOMPAC-34-28 | 2026-10-22 | NUEVO | 2026-10-22 | 34 | 3.9
24603 - FLORA PPTO C | 925 | Ptico. | Concreto | Vigas de cimentación T2, ejes 9- 7 / L - A | 2026-02-17 | 2026-03-17 | 2026-03-17 | 28 | 31 | 34.5 | 111.3 | AUTOCOMPAC | 34 | AUTOCOMPAC-34-28 | 2026-10-22 | NUEVO | 2026-10-22 | 34 | 3.5
24603 - FLORA PPTO C | 925 | Ptico. | Concreto | Vigas de cimentación T2, ejes 9- 7 / L - A | 2026-02-17 | 2026-03-17 | 2026-03-17 | 28 | 31 | 34.3 | 110.6 | AUTOCOMPAC | 34 | AUTOCOMPAC-34-28 | 2026-10-22 | NUEVO | 2026-10-22 | 34 | 3.3
24603 - FLORA PPTO C | 925 | Plástico | Concreto | Viga de cimentación T2, ejes 9-7 / L-A | 2026-02-17 | 2026-03-03 | 2026-03-04 | 14 | 31 | 31.3 | 101 | AUTOCOMPAC | 34 | AUTOCOMPAC-34-14 | 2026-10-22 | NUEVO | 2026-10-22 | 26.29 | 0.3
24603 - FLORA PPTO C | 925 | Plástico | Concreto | Viga de cimentación T2, ejes 9-7 / L-A | 2026-02-17 | 2026-02-24 | 2026-02-26 | 7 | 31 | 27.9 | 90 | AUTOCOMPAC | 34 | AUTOCOMPAC-34-7 | 2026-10-22 | NUEVO | 2026-10-22 | 22.44 | -3.1
24603 - FLORA PPTO C | 926 | Autoco. | Concreto | Muros cimentación T2, ejes 9-7 / K-A | 2026-02-17 | 2026-03-17 | 2026-03-17 | 28 | 48.3 | 65.5 | 135.6 | MURO | 48 | MURO-48-28 | 2026-10-22 | NUEVO | 2026-10-22 | 48 | 17.2
24603 - FLORA PPTO C | 926 | Autoco. | Concreto | Muros cimentación T2, ejes 9-7 / K-A | 2026-02-17 | 2026-03-17 | 2026-03-17 | 28 | 48.3 | 65.3 | 135.2 | MURO | 48 | MURO-48-28 | 2026-10-22 | NUEVO | 2026-10-22 | 48 | 17
24603 - FLORA PPTO C | 926 | Autoco. | Concreto | Muros cimentación T2, ejes 9-7 / K-A | 2026-02-17 | 2026-03-17 | 2026-03-17 | 28 | 48.3 | 65 | 134.6 | MURO | 48 | MURO-48-28 | 2026-10-22 | NUEVO | 2026-10-22 | 48 | 16.7
24603 - FLORA PPTO C | 926 | Autocompactado | Concreto | Muros cimentación T2, ejes 9-7 / K-A | 2026-02-17 | 2026-03-03 | 2026-03-04 | 14 | 48 | 57.2 | 119.2 | MURO | 48 | MURO-48-14 | 2026-10-22 | NUEVO | 2026-10-22 | 37.12 | 9.2
24603 - FLORA PPTO C | 926 | Autocompactado | Concreto | Muros cimentación T2, ejes 9-7 / K-A | 2026-02-17 | 2026-02-24 | 2026-02-26 | 7 | 48 | 52 | 108.3 | MURO | 48 | MURO-48-7 | 2026-10-22 | NUEVO | 2026-10-22 | 31.68 | 4
24603 - FLORA PPTO C | 927 | Indus | Concreto | Placa T4, cubierta ejes 5 - 10 / A - 2 | 2026-02-17 | 2026-03-17 | 2026-03-17 | 28 | 20.7 | 31 | 149.8 | PLACA | 21 | PLACA-21-28 | 2026-10-22 | NUEVO | 2026-10-22 | 21 | 10.3
24603 - FLORA PPTO C | 927 | Indus | Concreto | Placa T4, cubierta ejes 5 - 10 / A - 2 | 2026-02-17 | 2026-03-17 | 2026-03-17 | 28 | 20.7 | 31.4 | 151.7 | PLACA | 21 | PLACA-21-28 | 2026-10-22 | NUEVO | 2026-10-22 | 21 | 10.7
24603 - FLORA PPTO C | 927 | Indus | Concreto | Placa T4, cubierta ejes 5 - 10 / A - 2 | 2026-02-17 | 2026-03-17 | 2026-03-17 | 28 | 20.7 | 31.7 | 153.1 | PLACA | 21 | PLACA-21-28 | 2026-10-22 | NUEVO | 2026-10-22 | 21 | 11
24603 - FLORA PPTO C | 927 | Industrializado | Concreto | Placa T4, cubierta ejes 5-10 / A-L | 2026-02-17 | 2026-03-03 | 2026-03-04 | 14 | 21 | 26.1 | 124.3 | PLACA | 21 | PLACA-21-14 | 2026-10-22 | NUEVO | 2026-10-22 | 16.24 | 5.1
24603 - FLORA PPTO C | 927 | Industrializado | Concreto | Placa T4, cubierta ejes 5-10 / A-L | 2026-02-17 | 2026-02-24 | 2026-02-26 | 7 | 21 | 24.3 | 115.7 | PLACA | 21 | PLACA-21-7 | 2026-10-22 | NUEVO | 2026-10-22 | 13.86 | 3.3
24603 - FLORA PPTO C | 928 | Ptico | Concreto | Vigas de cimntación T2 ejes 9 - 7 / L - A | 2026-02-17 | 2026-03-17 | 2026-03-17 | 28 | 31 | 37.7 | 121.6 | AUTOCOMPAC | 34 | AUTOCOMPAC-34-28 | 2026-10-22 | NUEVO | 2026-10-22 | 34 | 6.7
24603 - FLORA PPTO C | 928 | Ptico | Concreto | Vigas de cimntación T2 ejes 9 - 7 / L - A | 2026-02-17 | 2026-03-17 | 2026-03-17 | 28 | 31 | 38.2 | 123.2 | AUTOCOMPAC | 34 | AUTOCOMPAC-34-28 | 2026-10-22 | NUEVO | 2026-10-22 | 34 | 7.2
24603 - FLORA PPTO C | 928 | Ptico | Concreto | Vigas de cimntación T2 ejes 9 - 7 / L - A | 2026-02-17 | 2026-03-17 | 2026-03-17 | 28 | 31 | 37.3 | 120.3 | AUTOCOMPAC | 34 | AUTOCOMPAC-34-28 | 2026-10-22 | NUEVO | 2026-10-22 | 34 | 6.3
24603 - FLORA PPTO C | 928 | Plástico | Concreto | Vigas de cimentación T2, ejes 9-7 / L-A | 2026-02-17 | 2026-03-03 | 2026-03-04 | 14 | 31 | 34.1 | 110 | AUTOCOMPAC | 34 | AUTOCOMPAC-34-14 | 2026-10-22 | NUEVO | 2026-10-22 | 26.29 | 3.1
24603 - FLORA PPTO C | 928 | Plástico | Concreto | Vigas de cimentación T2, ejes 9-7 / L-A | 2026-02-17 | 2026-02-24 | 2026-02-26 | 7 | 31 | 26.5 | 85.5 | AUTOCOMPAC | 34 | AUTOCOMPAC-34-7 | 2026-10-22 | NUEVO | 2026-10-22 | 22.44 | -4.5
24603 - FLORA PPTO C | 929 | Autoco | Concreto | Muros T4, piso 27, ejes 1, 5 / G - L | 2026-02-18 | 2026-03-18 | 2026-03-18 | 28 | 27.6 | 36.7 | 133 | MURO | 28 | MURO-28-28 | 2026-10-22 | NUEVO | 2026-10-22 | 28 | 9.1
24603 - FLORA PPTO C | 929 | Autoco | Concreto | Muros T4, piso 27, ejes 1, 5 / G - L | 2026-02-18 | 2026-03-18 | 2026-03-18 | 28 | 27.6 | 35.7 | 129.3 | MURO | 28 | MURO-28-28 | 2026-10-22 | NUEVO | 2026-10-22 | 28 | 8.1
24603 - FLORA PPTO C | 929 | Autoco | Concreto | Muros T4, piso 27, ejes 1, 5 / G - L | 2026-02-18 | 2026-03-18 | 2026-03-18 | 28 | 27.6 | 35.5 | 128.6 | MURO | 28 | MURO-28-28 | 2026-10-22 | NUEVO | 2026-10-22 | 28 | 7.9
24603 - FLORA PPTO C | 929 | Autocompactado | Concreto | Muros T4, piso 27, ejes 1-5 / G-L | 2026-02-18 | 2026-03-04 | 2026-03-09 | 14 | 28 | 31.6 | 112.9 | MURO | 28 | MURO-28-14 | 2026-10-22 | NUEVO | 2026-10-22 | 21.65 | 3.6
24603 - FLORA PPTO C | 929 | Autocompactado | Concreto | Muros T4, piso 27, ejes 1-5 / G-L | 2026-02-18 | 2026-02-25 | 2026-02-26 | 7 | 28 | 22.7 | 81.1 | MURO | 28 | MURO-28-7 | 2026-10-22 | NUEVO | 2026-10-22 | 18.48 | -5.3
24603 - FLORA PPTO C | 930 | Indus | Concreto | Escaleras T3, piso 26 y 27 | 2026-02-19 | 2026-03-19 | 2026-03-19 | 28 | 20.7 | 32.8 | 158.5 | AUTOCOMPAC | 21 | AUTOCOMPAC-21-28 | 2026-10-22 | NUEVO | 2026-10-22 |  | 12.1
24603 - FLORA PPTO C | 930 | Indus | Concreto | Escaleras T3, piso 26 y 27 | 2026-02-19 | 2026-03-19 | 2026-03-19 | 28 | 20.7 | 33.1 | 159.9 | AUTOCOMPAC | 21 | AUTOCOMPAC-21-28 | 2026-10-22 | NUEVO | 2026-10-22 |  | 12.4
24603 - FLORA PPTO C | 930 | Indus | Concreto | Escaleras T3, piso 26 y 27 | 2026-02-19 | 2026-03-19 | 2026-03-19 | 28 | 20.7 | 32.2 | 155.6 | AUTOCOMPAC | 21 | AUTOCOMPAC-21-28 | 2026-10-22 | NUEVO | 2026-10-22 |  | 11.5
24603 - FLORA PPTO C | 930 | Industrializado | Concreto | Escaleras T3, piso 26 y 27 | 2026-02-19 | 2026-03-05 | 2026-03-09 | 14 | 21 | 25.5 | 121.4 | AUTOCOMPAC | 21 | AUTOCOMPAC-21-14 | 2026-10-22 | NUEVO | 2026-10-22 |  | 4.5
24603 - FLORA PPTO C | 930 | Industrializado | Concreto | Escaleras T3, piso 26 y 27 | 2026-02-19 | 2026-02-26 | 2026-02-26 | 7 | 21 | 23.5 | 111.9 | AUTOCOMPAC | 21 | AUTOCOMPAC-21-7 | 2026-10-22 | NUEVO | 2026-10-22 |  | 2.5
24603 - FLORA PPTO C | 931 | Ptico | Concreto | Base recalces T2 6, 5 y parte del 4 | 2026-02-19 | 2026-03-19 | 2026-03-19 | 28 | 31 | 41 | 132.3 | AUTOCOMPAC | 34 | AUTOCOMPAC-34-28 | 2026-10-22 | NUEVO | 2026-10-22 | 34 | 10
24603 - FLORA PPTO C | 931 | Ptico | Concreto | Base recalces T2 6, 5 y parte del 4 | 2026-02-19 | 2026-03-19 | 2026-03-19 | 28 | 31 | 40 | 129 | AUTOCOMPAC | 34 | AUTOCOMPAC-34-28 | 2026-10-22 | NUEVO | 2026-10-22 | 34 | 9
24603 - FLORA PPTO C | 931 | Ptico | Concreto | Base recalces T2 6, 5 y parte del 4 | 2026-02-19 | 2026-03-19 | 2026-03-19 | 28 | 31 | 40.2 | 129.7 | AUTOCOMPAC | 34 | AUTOCOMPAC-34-28 | 2026-10-22 | NUEVO | 2026-10-22 | 34 | 9.2
24603 - FLORA PPTO C | 931 | Plástico | Concreto | Base recalces T2, ejes 6 - 5 y parte del 4 | 2026-02-19 | 2026-03-05 | 2026-03-09 | 14 | 31 | 31 | 100 | AUTOCOMPAC | 34 | AUTOCOMPAC-34-14 | 2026-10-22 | NUEVO | 2026-10-22 | 26.29 | 0
24603 - FLORA PPTO C | 931 | Plástico | Concreto | Base recalces T2, ejes 6 - 5 y parte del 4 | 2026-02-19 | 2026-02-26 | 2026-02-26 | 7 | 31 | 26.9 | 86.8 | AUTOCOMPAC | 34 | AUTOCOMPAC-34-7 | 2026-10-22 | NUEVO | 2026-10-22 | 22.44 | -4.1
24603 - FLORA PPTO C | 932 | Autoco | Concreto | Muros T3, piso 27, ejes 8 – 12 / A – F | 2026-02-19 | 2026-03-19 | 2026-03-19 | 28 | 27.6 | 35.1 | 127.2 | MURO | 28 | MURO-28-28 | 2026-10-22 | NUEVO | 2026-10-22 | 28 | 7.5
24603 - FLORA PPTO C | 932 | Autoco | Concreto | Muros T3, piso 27, ejes 8 – 12 / A – F | 2026-02-19 | 2026-03-19 | 2026-03-19 | 28 | 27.6 | 35.7 | 129.3 | MURO | 28 | MURO-28-28 | 2026-10-22 | NUEVO | 2026-10-22 | 28 | 8.1
24603 - FLORA PPTO C | 932 | Autoco | Concreto | Muros T3, piso 27, ejes 8 – 12 / A – F | 2026-02-19 | 2026-03-19 | 2026-03-19 | 28 | 27.6 | 34.5 | 125 | MURO | 28 | MURO-28-28 | 2026-10-22 | NUEVO | 2026-10-22 | 28 | 6.9
24603 - FLORA PPTO C | 932 | Autocompactado | Concreto | Muros T3, piso 27, ejes 8-12 / A-F | 2026-02-19 | 2026-03-05 | 2026-03-09 | 14 | 28 | 29.3 | 104.6 | MURO | 28 | MURO-28-14 | 2026-10-22 | NUEVO | 2026-10-22 | 21.65 | 1.3
24603 - FLORA PPTO C | 932 | Autocompactado | Concreto | Muros T3, piso 27, ejes 8-12 / A-F | 2026-02-19 | 2026-02-26 | 2026-02-26 | 7 | 28 | 25.9 | 92.5 | MURO | 28 | MURO-28-7 | 2026-10-22 | NUEVO | 2026-10-22 | 18.48 | -2.1
24603 - FLORA PPTO C | 933 | Autoco | Concreto | Muros T3, piso 27, ejes 8 – 12 / G - L | 2026-02-20 | 2026-03-20 | 2026-03-20 | 28 | 27.6 | 44.2 | 160.1 | MURO | 28 | MURO-28-28 | 2026-10-22 | NUEVO | 2026-10-22 | 28 | 16.6
24603 - FLORA PPTO C | 933 | Autoco | Concreto | Muros T3, piso 27, ejes 8 – 12 / G - L | 2026-02-20 | 2026-03-20 | 2026-03-20 | 28 | 27.6 | 43.2 | 156.5 | MURO | 28 | MURO-28-28 | 2026-10-22 | NUEVO | 2026-10-22 | 28 | 15.6
24603 - FLORA PPTO C | 933 | Autoco | Concreto | Muros T3, piso 27, ejes 8 – 12 / G - L | 2026-02-20 | 2026-03-20 | 2026-03-20 | 28 | 27.6 | 43.7 | 158.3 | MURO | 28 | MURO-28-28 | 2026-10-22 | NUEVO | 2026-10-22 | 28 | 16.1
24603 - FLORA PPTO C | 933 | Autocompactado | Concreto | Muros T3, piso 27, ejes 8-12 / G-L | 2026-02-20 | 2026-03-06 | 2026-03-09 | 14 | 28 | 34.9 | 124.6 | MURO | 28 | MURO-28-14 | 2026-10-22 | NUEVO | 2026-10-22 | 21.65 | 6.9
24603 - FLORA PPTO C | 933 | Autocompactado | Concreto | Muros T3, piso 27, ejes 8-12 / G-L | 2026-02-20 | 2026-02-27 | 2026-03-03 | 7 | 28 | 26.9 | 96.1 | MURO | 28 | MURO-28-7 | 2026-10-22 | NUEVO | 2026-10-22 | 18.48 | -1.1
24603 - FLORA PPTO C | 934 | Indus | Concreto | Placa T4, cubierta, ejes 1 – 5 /A - L | 2026-02-21 | 2026-03-21 | 2026-03-25 | 28 | 20.7 | 32.6 | 157.5 | PLACA | 21 | PLACA-21-28 | 2026-10-22 | NUEVO | 2026-10-22 | 21 | 11.9
24603 - FLORA PPTO C | 934 | Indus | Concreto | Placa T4, cubierta, ejes 1 – 5 /A - L | 2026-02-21 | 2026-03-21 | 2026-03-25 | 28 | 20.7 | 33.7 | 162.8 | PLACA | 21 | PLACA-21-28 | 2026-10-22 | NUEVO | 2026-10-22 | 21 | 13
24603 - FLORA PPTO C | 934 | Indus | Concreto | Placa T4, cubierta, ejes 1 – 5 /A - L | 2026-02-21 | 2026-03-21 | 2026-03-25 | 28 | 20.7 | 31.9 | 154.1 | PLACA | 21 | PLACA-21-28 | 2026-10-22 | NUEVO | 2026-10-22 | 21 | 11.2
24603 - FLORA PPTO C | 934 | No especificado | Concreto | Placa T4, cubierta, ejes 1-5 / A-L | 2026-02-21 | 2026-03-07 | 2026-03-09 | 14 | 21 | 28.3 | 134.8 | PLACA | 21 | PLACA-21-14 | 2026-10-22 | NUEVO | 2026-10-22 | 16.24 | 7.3
24603 - FLORA PPTO C | 934 | No especificado | Concreto | Placa T4, cubierta, ejes 1-5 / A-L | 2026-02-21 | 2026-02-28 | 2026-03-04 | 7 | 21 | 24.3 | 115.7 | PLACA | 21 | PLACA-21-7 | 2026-10-22 | NUEVO | 2026-10-22 | 13.86 | 3.3
24603 - FLORA PPTO C | 935 | Autoco | Concreto | Muros T3, piso 27 ejes 4 - 8 / A - F | 2026-02-24 | 2026-03-24 | 2026-03-25 | 28 | 27.6 | 42.1 | 152.5 | MURO | 28 | MURO-28-28 | 2026-10-22 | NUEVO | 2026-10-22 | 28 | 14.5
24603 - FLORA PPTO C | 935 | Autoco | Concreto | Muros T3, piso 27 ejes 4 - 8 / A - F | 2026-02-24 | 2026-03-24 | 2026-03-25 | 28 | 27.6 | 42.3 | 153.3 | MURO | 28 | MURO-28-28 | 2026-10-22 | NUEVO | 2026-10-22 | 28 | 14.7
24603 - FLORA PPTO C | 935 | Autoco | Concreto | Muros T3, piso 27 ejes 4 - 8 / A - F | 2026-02-24 | 2026-03-24 | 2026-03-25 | 28 | 27.6 | 40.9 | 148.2 | MURO | 28 | MURO-28-28 | 2026-10-22 | NUEVO | 2026-10-22 | 28 | 13.3
24603 - FLORA PPTO C | 935 | No especificado | Concreto | Muros T3, piso 27, ejes 4-8 / A-F | 2026-02-24 | 2026-03-10 | 2026-03-12 | 14 | 28 | 37.3 | 133.2 | MURO | 28 | MURO-28-14 | 2026-10-22 | NUEVO | 2026-10-22 | 21.65 | 9.3
24603 - FLORA PPTO C | 935 | No especificado | Concreto | Muros T3, piso 27, ejes 4-8 / A-F | 2026-02-24 | 2026-03-03 | 2026-03-04 | 7 | 28 | 27.2 | 97.1 | MURO | 28 | MURO-28-7 | 2026-10-22 | NUEVO | 2026-10-22 | 18.48 | -0.8
24603 - FLORA PPTO C | 936 | Ptico | Concreto | Base torre grua | 2026-02-24 | 2026-03-24 | 2026-03-25 | 28 | 20.7 | 30.6 | 147.8 | AUTOCOMPAC | 21 | AUTOCOMPAC-21-28 | 2026-10-22 | NUEVO | 2026-10-22 |  | 9.9
24603 - FLORA PPTO C | 936 | Ptico | Concreto | Base torre grua | 2026-02-24 | 2026-03-24 | 2026-03-25 | 28 | 20.7 | 30.9 | 149.3 | AUTOCOMPAC | 21 | AUTOCOMPAC-21-28 | 2026-10-22 | NUEVO | 2026-10-22 |  | 10.2
24603 - FLORA PPTO C | 936 | Ptico | Concreto | Base torre grua | 2026-02-24 | 2026-03-24 | 2026-03-25 | 28 | 20.7 | 30.3 | 146.4 | AUTOCOMPAC | 21 | AUTOCOMPAC-21-28 | 2026-10-22 | NUEVO | 2026-10-22 |  | 9.6
24603 - FLORA PPTO C | 936 | No especificado | Concreto | Base torre grúa | 2026-02-24 | 2026-03-10 | 2026-03-12 | 14 | 21 | 26.4 | 125.7 | AUTOCOMPAC | 21 | AUTOCOMPAC-21-14 | 2026-10-22 | NUEVO | 2026-10-22 |  | 5.4
24603 - FLORA PPTO C | 936 | No especificado | Concreto | Base torre grúa | 2026-02-24 | 2026-03-03 | 2026-03-04 | 7 | 21 | 21.7 | 103.3 | AUTOCOMPAC | 21 | AUTOCOMPAC-21-7 | 2026-10-22 | NUEVO | 2026-10-22 |  | 0.7
24603 - FLORA PPTO C | 937 | Indus | Concreto | Escaleras T4 piso 26 y 27 | 2026-02-25 | 2026-03-25 | 2026-03-26 | 28 | 20.7 | 29.9 | 144.4 | AUTOCOMPAC | 21 | AUTOCOMPAC-21-28 | 2026-10-22 | NUEVO | 2026-10-22 |  | 9.2
24603 - FLORA PPTO C | 937 | Indus | Concreto | Escaleras T4 piso 26 y 27 | 2026-02-25 | 2026-03-25 | 2026-03-26 | 28 | 20.7 | 29.8 | 144 | AUTOCOMPAC | 21 | AUTOCOMPAC-21-28 | 2026-10-22 | NUEVO | 2026-10-22 |  | 9.1
24603 - FLORA PPTO C | 937 | Indus | Concreto | Escaleras T4 piso 26 y 27 | 2026-02-25 | 2026-03-25 | 2026-03-26 | 28 | 20.7 | 29.5 | 142.5 | AUTOCOMPAC | 21 | AUTOCOMPAC-21-28 | 2026-10-22 | NUEVO | 2026-10-22 |  | 8.8
24603 - FLORA PPTO C | 937 | No especificado | Concreto | Escaleras T4, piso 26 a 27 | 2026-02-25 | 2026-03-11 | 2026-03-12 | 14 | 21 | 25.3 | 120.5 | AUTOCOMPAC | 21 | AUTOCOMPAC-21-14 | 2026-10-22 | NUEVO | 2026-10-22 |  | 4.3
24603 - FLORA PPTO C | 937 | No especificado | Concreto | Escaleras T4, piso 26 a 27 | 2026-02-25 | 2026-03-04 | 2026-03-09 | 7 | 21 | 22.6 | 107.6 | AUTOCOMPAC | 21 | AUTOCOMPAC-21-7 | 2026-10-22 | NUEVO | 2026-10-22 |  | 1.6
24603 - FLORA PPTO C | 938 | Autoco | Concreto | Muros T3 piso 27 ejes 4 - 8 / G - L | 2026-02-25 | 2026-03-25 | 2026-03-26 | 28 | 27.6 | 41.4 | 150 | MURO | 28 | MURO-28-28 | 2026-10-22 | NUEVO | 2026-10-22 | 28 | 13.8
24603 - FLORA PPTO C | 938 | Autoco | Concreto | Muros T3 piso 27 ejes 4 - 8 / G - L | 2026-02-25 | 2026-03-25 | 2026-03-26 | 28 | 27.6 | 41.2 | 149.3 | MURO | 28 | MURO-28-28 | 2026-10-22 | NUEVO | 2026-10-22 | 28 | 13.6
24603 - FLORA PPTO C | 938 | Autoco | Concreto | Muros T3 piso 27 ejes 4 - 8 / G - L | 2026-02-25 | 2026-03-25 | 2026-03-26 | 28 | 27.6 | 40.8 | 147.8 | MURO | 28 | MURO-28-28 | 2026-10-22 | NUEVO | 2026-10-22 | 28 | 13.2
24603 - FLORA PPTO C | 938 | No especificado | Concreto | Muros T3, piso 27, ejes 4-8 / G-L | 2026-02-25 | 2026-03-11 | 2026-03-12 | 14 | 28 | 31.1 | 111.1 | MURO | 28 | MURO-28-14 | 2026-10-22 | NUEVO | 2026-10-22 | 21.65 | 3.1
24603 - FLORA PPTO C | 938 | No especificado | Concreto | Muros T3, piso 27, ejes 4-8 / G-L | 2026-02-25 | 2026-03-04 | 2026-03-09 | 7 | 28 | 30.1 | 107.5 | MURO | 28 | MURO-28-7 | 2026-10-22 | NUEVO | 2026-10-22 | 18.48 | 2.1
24603 - FLORA PPTO C | 939 | Autoco | Concreto | Muros T3 piso 27 ejes 1 - 4 / A - L | 2026-02-26 | 2026-03-26 | 2026-03-26 | 28 | 27.6 | 36.3 | 131.5 | MURO | 28 | MURO-28-28 | 2026-10-22 | NUEVO | 2026-10-22 | 28 | 8.7
24603 - FLORA PPTO C | 939 | Autoco | Concreto | Muros T3 piso 27 ejes 1 - 4 / A - L | 2026-02-26 | 2026-03-26 | 2026-03-26 | 28 | 27.6 | 36.1 | 130.8 | MURO | 28 | MURO-28-28 | 2026-10-22 | NUEVO | 2026-10-22 | 28 | 8.5
24603 - FLORA PPTO C | 939 | Autoco | Concreto | Muros T3 piso 27 ejes 1 - 4 / A - L | 2026-02-26 | 2026-03-26 | 2026-03-26 | 28 | 27.6 | 35.8 | 129.7 | MURO | 28 | MURO-28-28 | 2026-10-22 | NUEVO | 2026-10-22 | 28 | 8.2
24603 - FLORA PPTO C | 939 | Autocompactado | Concreto | Muros T3, piso 27, ejes 1-4 / A-L | 2026-02-26 | 2026-03-12 | 2026-03-14 | 14 | 28 | 28.2 | 100.7 | MURO | 28 | MURO-28-14 | 2026-10-22 | NUEVO | 2026-10-22 | 21.65 | 0.2
24603 - FLORA PPTO C | 939 | Autocompactado | Concreto | Muros T3, piso 27, ejes 1-4 / A-L | 2026-02-26 | 2026-03-05 | 2026-03-09 | 7 | 28 | 25.5 | 91.1 | MURO | 28 | MURO-28-7 | 2026-10-22 | NUEVO | 2026-10-22 | 18.48 | -2.5
24603 - FLORA PPTO C | 940 | INDUS | Concreto | Placa T3 cubierta , ejes 8 - 12 / A - L | 2026-02-27 | 2026-03-27 | 2026-03-30 | 28 | 20.7 | 33.3 | 160.9 | PLACA | 21 | PLACA-21-28 | 2026-10-22 | NUEVO | 2026-10-22 | 21 | 12.6
24603 - FLORA PPTO C | 940 | INDUS | Concreto | Placa T3 cubierta , ejes 8 - 12 / A - L | 2026-02-27 | 2026-03-27 | 2026-03-30 | 28 | 20.7 | 32.4 | 156.5 | PLACA | 21 | PLACA-21-28 | 2026-10-22 | NUEVO | 2026-10-22 | 21 | 11.7
24603 - FLORA PPTO C | 940 | INDUS | Concreto | Placa T3 cubierta , ejes 8 - 12 / A - L | 2026-02-27 | 2026-03-27 | 2026-03-30 | 28 | 20.7 | 32.8 | 158.5 | PLACA | 21 | PLACA-21-28 | 2026-10-22 | NUEVO | 2026-10-22 | 21 | 12.1
24603 - FLORA PPTO C | 940 | Industrializado | Concreto | Placa T3, cubierta ejes 8-12 / A-L | 2026-02-27 | 2026-03-13 | 2026-03-25 | 14 | 21 | 28.2 | 134.3 | PLACA | 21 | PLACA-21-14 | 2026-10-22 | NUEVO | 2026-10-22 | 16.24 | 7.2
24603 - FLORA PPTO C | 940 | Industrializado | Concreto | Placa T3, cubierta ejes 8-12 / A-L | 2026-02-27 | 2026-03-06 | 2026-03-09 | 7 | 21 | 23.6 | 112.4 | PLACA | 21 | PLACA-21-7 | 2026-10-22 | NUEVO | 2026-10-22 | 13.86 | 2.6
24603 - FLORA PPTO C | 941 | PTICO | Concreto | Base tanque RCI , plataforma 1 | 2026-02-27 | 2026-03-27 | 2026-03-30 | 28 | 27.6 | 37.7 | 136.6 | AUTOCOMPAC | 28 | AUTOCOMPAC-28-28 | 2026-10-22 | NUEVO | 2026-10-22 | 28 | 10.1
24603 - FLORA PPTO C | 941 | PTICO | Concreto | Base tanque RCI , plataforma 1 | 2026-02-27 | 2026-03-27 | 2026-03-30 | 28 | 27.6 | 38.3 | 138.8 | AUTOCOMPAC | 28 | AUTOCOMPAC-28-28 | 2026-10-22 | NUEVO | 2026-10-22 | 28 | 10.7
24603 - FLORA PPTO C | 941 | PTICO | Concreto | Base tanque RCI , plataforma 1 | 2026-02-27 | 2026-03-27 | 2026-03-30 | 28 | 27.6 | 37.3 | 135.1 | AUTOCOMPAC | 28 | AUTOCOMPAC-28-28 | 2026-10-22 | NUEVO | 2026-10-22 | 28 | 9.7
24603 - FLORA PPTO C | 941 | Plástico | Concreto | Base tanque RCI plataforma 1 | 2026-02-27 | 2026-03-13 | 2026-03-25 | 14 | 28 | 35.3 | 126.1 | AUTOCOMPAC | 28 | AUTOCOMPAC-28-14 | 2026-10-22 | NUEVO | 2026-10-22 | 21.65 | 7.3
24603 - FLORA PPTO C | 941 | Plástico | Concreto | Base tanque RCI plataforma 1 | 2026-02-27 | 2026-03-06 | 2026-03-09 | 7 | 28 | 31.3 | 111.8 | AUTOCOMPAC | 28 | AUTOCOMPAC-28-7 | 2026-10-22 | NUEVO | 2026-10-22 | 18.48 | 3.3
24603 - FLORA PPTO C | 942 | PTICO | Concreto | Cimentación sótano , ejes 5 y 6 y parte del 4 | 2026-02-27 | 2026-03-27 | 2026-03-30 | 28 | 20.7 | 27 | 130.4 | AUTOCOMPAC | 21 | AUTOCOMPAC-21-28 | 2026-10-22 | NUEVO | 2026-10-22 |  | 6.3
24603 - FLORA PPTO C | 942 | PTICO | Concreto | Cimentación sótano , ejes 5 y 6 y parte del 4 | 2026-02-27 | 2026-03-27 | 2026-03-30 | 28 | 20.7 | 27.4 | 132.4 | AUTOCOMPAC | 21 | AUTOCOMPAC-21-28 | 2026-10-22 | NUEVO | 2026-10-22 |  | 6.7
24603 - FLORA PPTO C | 942 | PTICO | Concreto | Cimentación sótano , ejes 5 y 6 y parte del 4 | 2026-02-27 | 2026-03-27 | 2026-03-30 | 28 | 20.7 | 27.7 | 133.8 | AUTOCOMPAC | 21 | AUTOCOMPAC-21-28 | 2026-10-22 | NUEVO | 2026-10-22 |  | 7
24603 - FLORA PPTO C | 942 | Plástico | Concreto | Cimentación sótano ejes 5-6 y parte del 4, plataforma 1 | 2026-02-27 | 2026-03-13 | 2026-03-25 | 14 | 21 | 23.3 | 111 | AUTOCOMPAC | 21 | AUTOCOMPAC-21-14 | 2026-10-22 | NUEVO | 2026-10-22 |  | 2.3
24603 - FLORA PPTO C | 942 | Plástico | Concreto | Cimentación sótano ejes 5-6 y parte del 4, plataforma 1 | 2026-02-27 | 2026-03-06 | 2026-03-09 | 7 | 21 | 20.4 | 97.1 | AUTOCOMPAC | 21 | AUTOCOMPAC-21-7 | 2026-10-22 | NUEVO | 2026-10-22 |  | -0.6
24603 - FLORA PPTO C | 943 | PTICO | Concreto | Losa T2 , ejes 15 y 9 , piso 1 | 2026-02-28 | 2026-03-28 | 2026-03-30 | 28 | 31 | 48.9 | 157.7 | AUTOCOMPAC | 34 | AUTOCOMPAC-34-28 | 2026-10-22 | NUEVO | 2026-10-22 | 34 | 17.9
24603 - FLORA PPTO C | 943 | PTICO | Concreto | Losa T2 , ejes 15 y 9 , piso 1 | 2026-02-28 | 2026-03-28 | 2026-03-30 | 28 | 31 | 49.5 | 159.7 | AUTOCOMPAC | 34 | AUTOCOMPAC-34-28 | 2026-10-22 | NUEVO | 2026-10-22 | 34 | 18.5
24603 - FLORA PPTO C | 943 | PTICO | Concreto | Losa T2 , ejes 15 y 9 , piso 1 | 2026-02-28 | 2026-03-28 | 2026-03-30 | 28 | 31 | 48.8 | 157.4 | AUTOCOMPAC | 34 | AUTOCOMPAC-34-28 | 2026-10-22 | NUEVO | 2026-10-22 | 34 | 17.8
24603 - FLORA PPTO C | 943 | Plástico | Concreto | Losa T2, ejes 15 al 9, piso 1 | 2026-02-28 | 2026-03-14 | 2026-03-25 | 14 | 31 | 45.1 | 145.5 | AUTOCOMPAC | 34 | AUTOCOMPAC-34-14 | 2026-10-22 | NUEVO | 2026-10-22 | 26.29 | 14.1
24603 - FLORA PPTO C | 943 | Plástico | Concreto | Losa T2, ejes 15 al 9, piso 1 | 2026-02-28 | 2026-03-07 | 2026-03-09 | 7 | 31 | 35.1 | 113.2 | AUTOCOMPAC | 34 | AUTOCOMPAC-34-7 | 2026-10-22 | NUEVO | 2026-10-22 | 22.44 | 4.1
24603 - FLORA PPTO C | 944 | PTICO | Concreto | Cimentación T2 , ejes 7 al 4 | 2026-03-03 | 2026-03-31 | 2026-04-08 | 28 | 31 | 40.2 | 129.7 | AUTOCOMPAC | 34 | AUTOCOMPAC-34-28 | 2026-10-22 | NUEVO | 2026-10-22 | 34 | 9.2
24603 - FLORA PPTO C | 944 | PTICO | Concreto | Cimentación T2 , ejes 7 al 4 | 2026-03-03 | 2026-03-31 | 2026-04-08 | 28 | 31 | 39 | 125.8 | AUTOCOMPAC | 34 | AUTOCOMPAC-34-28 | 2026-10-22 | NUEVO | 2026-10-22 | 34 | 8
24603 - FLORA PPTO C | 944 | PTICO | Concreto | Cimentación T2 , ejes 7 al 4 | 2026-03-03 | 2026-03-31 | 2026-04-08 | 28 | 31 | 39.6 | 127.7 | AUTOCOMPAC | 34 | AUTOCOMPAC-34-28 | 2026-10-22 | NUEVO | 2026-10-22 | 34 | 8.6
24603 - FLORA PPTO C | 944 | Plástico | Concreto | Cimentación T2, ejes 7 al 4 | 2026-03-03 | 2026-03-17 | 2026-03-19 | 14 | 31 | 33.3 | 107.4 | AUTOCOMPAC | 34 | AUTOCOMPAC-34-14 | 2026-10-22 | NUEVO | 2026-10-22 | 26.29 | 2.3
24603 - FLORA PPTO C | 944 | Plástico | Concreto | Cimentación T2, ejes 7 al 4 | 2026-03-03 | 2026-03-10 | 2026-03-12 | 7 | 31 | 29 | 93.5 | AUTOCOMPAC | 34 | AUTOCOMPAC-34-7 | 2026-10-22 | NUEVO | 2026-10-22 | 22.44 | -2
24603 - FLORA PPTO C | 945 | PTICO | Concreto | Cimentación T2 , ejes 7 al 4 | 2026-03-03 | 2026-03-31 | 2026-04-08 | 28 | 31 | 37.7 | 121.6 | AUTOCOMPAC | 34 | AUTOCOMPAC-34-28 | 2026-10-22 | NUEVO | 2026-10-22 | 34 | 6.7
24603 - FLORA PPTO C | 945 | PTICO | Concreto | Cimentación T2 , ejes 7 al 4 | 2026-03-03 | 2026-03-31 | 2026-04-08 | 28 | 31 | 38.1 | 122.9 | AUTOCOMPAC | 34 | AUTOCOMPAC-34-28 | 2026-10-22 | NUEVO | 2026-10-22 | 34 | 7.1
24603 - FLORA PPTO C | 945 | PTICO | Concreto | Cimentación T2 , ejes 7 al 4 | 2026-03-03 | 2026-03-31 | 2026-04-08 | 28 | 31 | 37.1 | 119.7 | AUTOCOMPAC | 34 | AUTOCOMPAC-34-28 | 2026-10-22 | NUEVO | 2026-10-22 | 34 | 6.1
24603 - FLORA PPTO C | 945 | Plástico | Concreto | Cimentación T2, ejes 7 al 4 | 2026-03-03 | 2026-03-17 | 2026-03-19 | 14 | 31 | 33.9 | 109.4 | AUTOCOMPAC | 34 | AUTOCOMPAC-34-14 | 2026-10-22 | NUEVO | 2026-10-22 | 26.29 | 2.9
24603 - FLORA PPTO C | 945 | Plástico | Concreto | Cimentación T2, ejes 7 al 4 | 2026-03-03 | 2026-03-10 | 2026-03-12 | 7 | 31 | 25.2 | 81.3 | AUTOCOMPAC | 34 | AUTOCOMPAC-34-7 | 2026-10-22 | NUEVO | 2026-10-22 | 22.44 | -5.8
24603 - FLORA PPTO C | 946 | Indus | Concreto | Escaleras piso 27 a cubierta ejes A, G, 10 y 9 T4 | 2026-03-05 | 2026-04-02 | 2026-04-06 | 28 | 20.7 | 31.8 | 153.6 | AUTOCOMPAC | 21 | AUTOCOMPAC-21-28 | 2026-10-22 | NUEVO | 2026-10-22 |  | 11.1
24603 - FLORA PPTO C | 946 | Indus | Concreto | Escaleras piso 27 a cubierta ejes A, G, 10 y 9 T4 | 2026-03-05 | 2026-04-02 | 2026-04-06 | 28 | 20.7 | 33.3 | 160.9 | AUTOCOMPAC | 21 | AUTOCOMPAC-21-28 | 2026-10-22 | NUEVO | 2026-10-22 |  | 12.6
24603 - FLORA PPTO C | 946 | Indus | Concreto | Escaleras piso 27 a cubierta ejes A, G, 10 y 9 T4 | 2026-03-05 | 2026-04-02 | 2026-04-06 | 28 | 20.7 | 32.2 | 155.6 | AUTOCOMPAC | 21 | AUTOCOMPAC-21-28 | 2026-10-22 | NUEVO | 2026-10-22 |  | 11.5
24603 - FLORA PPTO C | 946 | Industrializado | Concreto | Escaleras piso 27 a cubierta, ejes A-G / 10-9, T4 | 2026-03-05 | 2026-03-19 | 2026-03-25 | 14 | 21 | 28.5 | 135.7 | AUTOCOMPAC | 21 | AUTOCOMPAC-21-14 | 2026-10-22 | NUEVO | 2026-10-22 |  | 7.5
24603 - FLORA PPTO C | 946 | Industrializado | Concreto | Escaleras piso 27 a cubierta, ejes A-G / 10-9, T4 | 2026-03-05 | 2026-03-12 | 2026-03-14 | 7 | 21 | 24.2 | 115.2 | AUTOCOMPAC | 21 | AUTOCOMPAC-21-7 | 2026-10-22 | NUEVO | 2026-10-22 |  | 3.2
24603 - FLORA PPTO C | 947 | Indus | Concreto | Muros antepechos cubierta T4 | 2026-03-05 | 2026-04-02 | 2026-04-06 | 28 | 20.7 | 31.3 | 151.2 | MURO | 21 | MURO-21-28 | 2026-10-22 | NUEVO | 2026-10-22 | 21 | 10.6
24603 - FLORA PPTO C | 947 | Indus | Concreto | Muros antepechos cubierta T4 | 2026-03-05 | 2026-04-02 | 2026-04-06 | 28 | 20.7 | 30.4 | 146.9 | MURO | 21 | MURO-21-28 | 2026-10-22 | NUEVO | 2026-10-22 | 21 | 9.7
24603 - FLORA PPTO C | 947 | Indus | Concreto | Muros antepechos cubierta T4 | 2026-03-05 | 2026-04-02 | 2026-04-06 | 28 | 20.7 | 30.8 | 148.8 | MURO | 21 | MURO-21-28 | 2026-10-22 | NUEVO | 2026-10-22 | 21 | 10.1
24603 - FLORA PPTO C | 947 | Industrializado | Concreto | Muros antepechos cubierta T4 | 2026-03-05 | 2026-03-19 | 2026-03-25 | 14 | 21 | 25.7 | 122.4 | MURO | 21 | MURO-21-14 | 2026-10-22 | NUEVO | 2026-10-22 | 16.24 | 4.7
24603 - FLORA PPTO C | 947 | Industrializado | Concreto | Muros antepechos cubierta T4 | 2026-03-05 | 2026-03-12 | 2026-03-14 | 7 | 21 | 25.1 | 119.5 | MURO | 21 | MURO-21-7 | 2026-10-22 | NUEVO | 2026-10-22 | 13.86 | 4.1
24603 - FLORA PPTO C | 948 | Industrializado | Concreto | Placa T3, cubierta, ejes 4-8 / A-L | 2026-03-06 | 2026-03-20 | 2026-03-25 | 14 | 21 | 25.3 | 120.5 | PLACA | 21 | PLACA-21-14 | 2026-10-22 | NUEVO | 2026-10-22 | 16.24 | 4.3
24603 - FLORA PPTO C | 948 | Industrializado | Concreto | Placa T3, cubierta, ejes 4-8 / A-L | 2026-03-06 | 2026-03-13 | 2026-03-25 | 7 | 21 | 21.4 | 101.9 | PLACA | 21 | PLACA-21-7 | 2026-10-22 | NUEVO | 2026-10-22 | 13.86 | 0.4
24603 - FLORA PPTO C | 948 | Indus | Concreto | Placa T3 cubierta, ejes 4, 8 / A - L | 2026-03-06 | 2026-04-03 | 2026-04-06 | 28 | 20.7 | 28.6 | 138.2 | PLACA | 21 | PLACA-21-28 | 2026-10-22 | NUEVO | 2026-10-22 | 21 | 7.9
24603 - FLORA PPTO C | 948 | Indus | Concreto | Placa T3 cubierta, ejes 4, 8 / A - L | 2026-03-06 | 2026-04-03 | 2026-04-06 | 28 | 20.7 | 29.6 | 143 | PLACA | 21 | PLACA-21-28 | 2026-10-22 | NUEVO | 2026-10-22 | 21 | 8.9
24603 - FLORA PPTO C | 948 | Indus | Concreto | Placa T3 cubierta, ejes 4, 8 / A - L | 2026-03-06 | 2026-04-03 | 2026-04-06 | 28 | 20.7 | 28.4 | 137.2 | PLACA | 21 | PLACA-21-28 | 2026-10-22 | NUEVO | 2026-10-22 | 21 | 7.7
24603 - FLORA PPTO C | 949 | Plástico | Concreto | Cimentación T2, ejes 4-1 / A-L | 2026-03-07 | 2026-03-21 | 2026-03-25 | 14 | 31 | 31.9 | 102.9 | AUTOCOMPAC | 34 | AUTOCOMPAC-34-14 | 2026-10-22 | NUEVO | 2026-10-22 | 26.29 | 0.9
24603 - FLORA PPTO C | 949 | Plástico | Concreto | Cimentación T2, ejes 4-1 / A-L | 2026-03-07 | 2026-03-14 | 2026-03-25 | 7 | 31 | 26.1 | 84.2 | AUTOCOMPAC | 34 | AUTOCOMPAC-34-7 | 2026-10-22 | NUEVO | 2026-10-22 | 22.44 | -4.9
24603 - FLORA PPTO C | 949 | Ptico | Concreto | Cimentación T2 ejes 4 - 1 / A - L | 2026-03-07 | 2026-04-04 | 2026-04-06 | 28 | 31 | 37.9 | 122.3 | AUTOCOMPAC | 34 | AUTOCOMPAC-34-28 | 2026-10-22 | NUEVO | 2026-10-22 | 34 | 6.9
24603 - FLORA PPTO C | 949 | Ptico | Concreto | Cimentación T2 ejes 4 - 1 / A - L | 2026-03-07 | 2026-04-04 | 2026-04-06 | 28 | 31 | 36.8 | 118.7 | AUTOCOMPAC | 34 | AUTOCOMPAC-34-28 | 2026-10-22 | NUEVO | 2026-10-22 | 34 | 5.8
24603 - FLORA PPTO C | 949 | Ptico | Concreto | Cimentación T2 ejes 4 - 1 / A - L | 2026-03-07 | 2026-04-04 | 2026-04-06 | 28 | 31 | 37.1 | 119.7 | AUTOCOMPAC | 34 | AUTOCOMPAC-34-28 | 2026-10-22 | NUEVO | 2026-10-22 | 34 | 6.1
24603 - FLORA PPTO C | 950 | Industrializado | Concreto | Cimentación T2, ejes 4-1 / A-L | 2026-03-07 | 2026-03-21 | 2026-03-25 | 14 | 31 | 30.7 | 99 | AUTOCOMPAC | 34 | AUTOCOMPAC-34-14 | 2026-10-22 | NUEVO | 2026-10-22 | 26.29 | -0.3
24603 - FLORA PPTO C | 950 | Industrializado | Concreto | Cimentación T2, ejes 4-1 / A-L | 2026-03-07 | 2026-03-14 | 2026-03-25 | 7 | 31 | 25.4 | 81.9 | AUTOCOMPAC | 34 | AUTOCOMPAC-34-7 | 2026-10-22 | NUEVO | 2026-10-22 | 22.44 | -5.6
24603 - FLORA PPTO C | 950 | Ptico | Concreto | Cimentación T2 ejes 4 - 1 / A - L | 2026-03-07 | 2026-04-04 | 2026-04-06 | 28 | 31 | 36.2 | 116.8 | AUTOCOMPAC | 34 | AUTOCOMPAC-34-28 | 2026-10-22 | NUEVO | 2026-10-22 | 34 | 5.2
24603 - FLORA PPTO C | 950 | Ptico | Concreto | Cimentación T2 ejes 4 - 1 / A - L | 2026-03-07 | 2026-04-04 | 2026-04-06 | 28 | 31 | 36.4 | 117.4 | AUTOCOMPAC | 34 | AUTOCOMPAC-34-28 | 2026-10-22 | NUEVO | 2026-10-22 | 34 | 5.4
24603 - FLORA PPTO C | 950 | Ptico | Concreto | Cimentación T2 ejes 4 - 1 / A - L | 2026-03-07 | 2026-04-04 | 2026-04-06 | 28 | 31 | 36.2 | 116.8 | AUTOCOMPAC | 34 | AUTOCOMPAC-34-28 | 2026-10-22 | NUEVO | 2026-10-22 | 34 | 5.2
24603 - FLORA PPTO C | 951 | Industrializado | Concreto | Escaleras T3, piso 26 al 27 | 2026-03-09 | 2026-03-23 | 2026-03-26 | 14 | 21 | 29.6 | 141 | AUTOCOMPAC | 21 | AUTOCOMPAC-21-14 | 2026-10-22 | NUEVO | 2026-10-22 |  | 8.6
24603 - FLORA PPTO C | 951 | Industrializado | Concreto | Escaleras T3, piso 26 al 27 | 2026-03-09 | 2026-03-16 | 2026-03-17 | 7 | 21 | 26.5 | 126.2 | AUTOCOMPAC | 21 | AUTOCOMPAC-21-7 | 2026-10-22 | NUEVO | 2026-10-22 |  | 5.5
24603 - FLORA PPTO C | 951 | Indus | Concreto | Escaleras T3 piso 26 al 27 | 2026-03-09 | 2026-04-06 | 2026-04-08 | 28 | 20.7 | 35.1 | 169.6 | AUTOCOMPAC | 21 | AUTOCOMPAC-21-28 | 2026-10-22 | NUEVO | 2026-10-22 |  | 14.4
24603 - FLORA PPTO C | 951 | Indus | Concreto | Escaleras T3 piso 26 al 27 | 2026-03-09 | 2026-04-06 | 2026-04-08 | 28 | 20.7 | 34.2 | 165.2 | AUTOCOMPAC | 21 | AUTOCOMPAC-21-28 | 2026-10-22 | NUEVO | 2026-10-22 |  | 13.5
24603 - FLORA PPTO C | 951 | Indus | Concreto | Escaleras T3 piso 26 al 27 | 2026-03-09 | 2026-04-06 | 2026-04-08 | 28 | 20.7 | 34.6 | 167.1 | AUTOCOMPAC | 21 | AUTOCOMPAC-21-28 | 2026-10-22 | NUEVO | 2026-10-22 |  | 13.9
24603 - FLORA PPTO C | 952 | Industrializado | Concreto | Bordillos T3, ejes 8-12 / A-L | 2026-03-09 | 2026-06-20 | 2026-06-20 | 103 | 21 | 45.5 | 216.7 | AUTOCOMPAC | 21 | AUTOCOMPAC-21-103 | 2026-10-22 | NUEVO | 2026-10-22 |  | 24.5
24603 - FLORA PPTO C | 952 | Industrializado | Concreto | Bordillos T3, ejes 8-12 / A-L | 2026-03-09 | 2026-03-23 | 2026-03-26 | 14 | 21 | 31.7 | 151 | AUTOCOMPAC | 21 | AUTOCOMPAC-21-14 | 2026-10-22 | NUEVO | 2026-10-22 |  | 10.7
24603 - FLORA PPTO C | 952 | Industrializado | Concreto | Bordillos T3, ejes 8-12 / A-L | 2026-03-09 | 2026-03-16 | 2026-03-17 | 7 | 21 | 27.2 | 129.5 | AUTOCOMPAC | 21 | AUTOCOMPAC-21-7 | 2026-10-22 | NUEVO | 2026-10-22 |  | 6.2
24603 - FLORA PPTO C | 952 | Indus. | Concreto | Bordillos T3, ejes 8 - 12 / A - L | 2026-03-09 | 2026-04-06 | 2026-04-08 | 28 | 20.7 | 35.5 | 171.5 | AUTOCOMPAC | 21 | AUTOCOMPAC-21-28 | 2026-10-22 | NUEVO | 2026-10-22 |  | 14.8
24603 - FLORA PPTO C | 952 | Indus. | Concreto | Bordillos T3, ejes 8 - 12 / A - L | 2026-03-09 | 2026-04-06 | 2026-04-08 | 28 | 20.7 | 34.6 | 167.1 | AUTOCOMPAC | 21 | AUTOCOMPAC-21-28 | 2026-10-22 | NUEVO | 2026-10-22 |  | 13.9
24603 - FLORA PPTO C | 952 | Indus. | Concreto | Bordillos T3, ejes 8 - 12 / A - L | 2026-03-09 | 2026-04-06 | 2026-04-08 | 28 | 20.7 | 35.1 | 169.6 | AUTOCOMPAC | 21 | AUTOCOMPAC-21-28 | 2026-10-22 | NUEVO | 2026-10-22 |  | 14.4
24603 - FLORA PPTO C | 953 | Plástico | Concreto | Cimentación plataforma 1, sótano, ejes 5-7 / K-G | 2026-03-10 | 2026-03-24 | 2026-03-26 | 14 | 21 | 24.5 | 116.7 | AUTOCOMPAC | 21 | AUTOCOMPAC-21-14 | 2026-10-22 | NUEVO | 2026-10-22 |  | 3.5
24603 - FLORA PPTO C | 953 | Plástico | Concreto | Cimentación plataforma 1, sótano, ejes 5-7 / K-G | 2026-03-10 | 2026-03-17 | 2026-03-19 | 7 | 21 | 21.3 | 101.4 | AUTOCOMPAC | 21 | AUTOCOMPAC-21-7 | 2026-10-22 | NUEVO | 2026-10-22 |  | 0.3
24603 - FLORA PPTO C | 953 | Ptico. | Concreto | Cimentación plataforma 1 sótano, ejes 5 - 7 / A - G | 2026-03-10 | 2026-04-07 | 2026-04-08 | 28 | 20.7 | 26.9 | 130 | AUTOCOMPAC | 21 | AUTOCOMPAC-21-28 | 2026-10-22 | NUEVO | 2026-10-22 |  | 6.2
24603 - FLORA PPTO C | 953 | Ptico. | Concreto | Cimentación plataforma 1 sótano, ejes 5 - 7 / A - G | 2026-03-10 | 2026-04-07 | 2026-04-08 | 28 | 20.7 | 27.1 | 130.9 | AUTOCOMPAC | 21 | AUTOCOMPAC-21-28 | 2026-10-22 | NUEVO | 2026-10-22 |  | 6.4
24603 - FLORA PPTO C | 953 | Ptico. | Concreto | Cimentación plataforma 1 sótano, ejes 5 - 7 / A - G | 2026-03-10 | 2026-04-07 | 2026-04-08 | 28 | 20.7 | 26.2 | 126.6 | AUTOCOMPAC | 21 | AUTOCOMPAC-21-28 | 2026-10-22 | NUEVO | 2026-10-22 |  | 5.5
24603 - FLORA PPTO C | 954 | Plástico | Concreto | Cimentación plataforma 1, sótano, ejes 5-7 / A-G | 2026-03-10 | 2026-03-24 | 2026-03-26 | 14 | 21 | 24.5 | 116.7 | AUTOCOMPAC | 21 | AUTOCOMPAC-21-14 | 2026-10-22 | NUEVO | 2026-10-22 |  | 3.5
24603 - FLORA PPTO C | 954 | Plástico | Concreto | Cimentación plataforma 1, sótano, ejes 5-7 / A-G | 2026-03-10 | 2026-03-17 | 2026-03-19 | 7 | 21 | 19.6 | 93.3 | AUTOCOMPAC | 21 | AUTOCOMPAC-21-7 | 2026-10-22 | NUEVO | 2026-10-22 |  | -1.4
24603 - FLORA PPTO C | 954 | Ptico. | Concreto | Cimentación plataforma 1 sótano, ejes 5 - 7 / A - G | 2026-03-10 | 2026-04-07 | 2026-04-08 | 28 | 20.7 | 29.1 | 140.6 | AUTOCOMPAC | 21 | AUTOCOMPAC-21-28 | 2026-10-22 | NUEVO | 2026-10-22 |  | 8.4
24603 - FLORA PPTO C | 954 | Ptico. | Concreto | Cimentación plataforma 1 sótano, ejes 5 - 7 / A - G | 2026-03-10 | 2026-04-07 | 2026-04-08 | 28 | 20.7 | 28.8 | 139.1 | AUTOCOMPAC | 21 | AUTOCOMPAC-21-28 | 2026-10-22 | NUEVO | 2026-10-22 |  | 8.1
24603 - FLORA PPTO C | 954 | Ptico. | Concreto | Cimentación plataforma 1 sótano, ejes 5 - 7 / A - G | 2026-03-10 | 2026-04-07 | 2026-04-08 | 28 | 20.7 | 28.5 | 137.7 | AUTOCOMPAC | 21 | AUTOCOMPAC-21-28 | 2026-10-22 | NUEVO | 2026-10-22 |  | 7.8
24603 - FLORA PPTO C | 955 | Industrializado | Concreto | Antepechos y bordillos, cubierta T3, ejes 4-7 / A y 4-7 / L | 2026-03-10 | 2026-03-24 | 2026-03-26 | 14 | 21 | 29.9 | 142.4 | MURO | 21 | MURO-21-14 | 2026-10-22 | NUEVO | 2026-10-22 | 16.24 | 8.9
24603 - FLORA PPTO C | 955 | Industrializado | Concreto | Antepechos y bordillos, cubierta T3, ejes 4-7 / A y 4-7 / L | 2026-03-10 | 2026-03-17 | 2026-03-19 | 7 | 21 | 27.2 | 129.5 | MURO | 21 | MURO-21-7 | 2026-10-22 | NUEVO | 2026-10-22 | 13.86 | 6.2
24603 - FLORA PPTO C | 955 | Indus. | Concreto | Antepechos y bordillos cubierta T3, ejes 4 - 7 / A y 4 - 7 / L | 2026-03-10 | 2026-04-07 | 2026-04-08 | 28 | 20.7 | 33.7 | 162.8 | MURO | 21 | MURO-21-28 | 2026-10-22 | NUEVO | 2026-10-22 | 21 | 13
24603 - FLORA PPTO C | 955 | Indus. | Concreto | Antepechos y bordillos cubierta T3, ejes 4 - 7 / A y 4 - 7 / L | 2026-03-10 | 2026-04-07 | 2026-04-08 | 28 | 20.7 | 34.7 | 167.6 | MURO | 21 | MURO-21-28 | 2026-10-22 | NUEVO | 2026-10-22 | 21 | 14
24603 - FLORA PPTO C | 955 | Indus. | Concreto | Antepechos y bordillos cubierta T3, ejes 4 - 7 / A y 4 - 7 / L | 2026-03-10 | 2026-04-07 | 2026-04-08 | 28 | 20.7 | 33.4 | 161.4 | MURO | 21 | MURO-21-28 | 2026-10-22 | NUEVO | 2026-10-22 | 21 | 12.7
24603 - FLORA PPTO C | 956 | Autocompactado | Concreto | Muros cubierta T4 de escaleras | 2026-03-10 | 2026-03-24 | 2026-03-26 | 14 | 28 | 32.6 | 116.4 | MURO | 28 | MURO-28-14 | 2026-10-22 | NUEVO | 2026-10-22 | 21.65 | 4.6
24603 - FLORA PPTO C | 956 | Autocompactado | Concreto | Muros cubierta T4 de escaleras | 2026-03-10 | 2026-03-17 | 2026-03-19 | 7 | 28 | 28.9 | 103.2 | MURO | 28 | MURO-28-7 | 2026-10-22 | NUEVO | 2026-10-22 | 18.48 | 0.9
24603 - FLORA PPTO C | 956 | Autoco | Concreto | Muros T4 cubierta escaleras | 2026-03-10 | 2026-04-07 | 2026-04-08 | 28 | 27.6 | 38.4 | 139.1 | MURO | 28 | MURO-28-28 | 2026-10-22 | NUEVO | 2026-10-22 | 28 | 10.8
24603 - FLORA PPTO C | 956 | Autoco | Concreto | Muros T4 cubierta escaleras | 2026-03-10 | 2026-04-07 | 2026-04-08 | 28 | 27.6 | 37.3 | 135.1 | MURO | 28 | MURO-28-28 | 2026-10-22 | NUEVO | 2026-10-22 | 28 | 9.7
24603 - FLORA PPTO C | 956 | Autoco | Concreto | Muros T4 cubierta escaleras | 2026-03-10 | 2026-04-07 | 2026-04-08 | 28 | 27.6 | 37.9 | 137.3 | MURO | 28 | MURO-28-28 | 2026-10-22 | NUEVO | 2026-10-22 | 28 | 10.3
24603 - FLORA PPTO C | 957 | Industrializado | Concreto | Placa cubierta T3, ejes 1-4 / A-L | 2026-03-11 | 2026-03-25 | 2026-03-26 | 14 | 21 | 28 | 133.3 | PLACA | 21 | PLACA-21-14 | 2026-10-22 | NUEVO | 2026-10-22 | 16.24 | 7
24603 - FLORA PPTO C | 957 | Industrializado | Concreto | Placa cubierta T3, ejes 1-4 / A-L | 2026-03-11 | 2026-03-18 | 2026-03-25 | 7 | 21 | 22.9 | 109 | PLACA | 21 | PLACA-21-7 | 2026-10-22 | NUEVO | 2026-10-22 | 13.86 | 1.9
24603 - FLORA PPTO C | 957 | Indus | Concreto | Placa T3 cubierta ejes 1 - 4 / A - L | 2026-03-11 | 2026-04-08 | 2026-04-08 | 28 | 20.7 | 33.4 | 161.4 | PLACA | 21 | PLACA-21-28 | 2026-10-22 | NUEVO | 2026-10-22 | 21 | 12.7
24603 - FLORA PPTO C | 957 | Indus | Concreto | Placa T3 cubierta ejes 1 - 4 / A - L | 2026-03-11 | 2026-04-08 | 2026-04-08 | 28 | 20.7 | 33.8 | 163.3 | PLACA | 21 | PLACA-21-28 | 2026-10-22 | NUEVO | 2026-10-22 | 21 | 13.1
24603 - FLORA PPTO C | 957 | Indus | Concreto | Placa T3 cubierta ejes 1 - 4 / A - L | 2026-03-11 | 2026-04-08 | 2026-04-08 | 28 | 20.7 | 32.6 | 157.5 | PLACA | 21 | PLACA-21-28 | 2026-10-22 | NUEVO | 2026-10-22 | 21 | 11.9
24603 - FLORA PPTO C | 958 | Plástico | Concreto | Muros tanque RCI, plataforma 1 | 2026-03-11 | 2026-03-25 | 2026-03-26 | 14 | 28 | 29.5 | 105.4 | MURO | 28 | MURO-28-14 | 2026-10-22 | NUEVO | 2026-10-22 | 21.65 | 1.5
24603 - FLORA PPTO C | 958 | Plástico | Concreto | Muros tanque RCI, plataforma 1 | 2026-03-11 | 2026-03-18 | 2026-03-25 | 7 | 28 | 25.6 | 91.4 | MURO | 28 | MURO-28-7 | 2026-10-22 | NUEVO | 2026-10-22 | 18.48 | -2.4
24603 - FLORA PPTO C | 958 | Ptico | Concreto | Muros tanque RCI, plataforma 1 | 2026-03-11 | 2026-04-08 | 2026-04-08 | 28 | 27.6 | 34.7 | 125.7 | MURO | 28 | MURO-28-28 | 2026-10-22 | NUEVO | 2026-10-22 | 28 | 7.1
24603 - FLORA PPTO C | 958 | Ptico | Concreto | Muros tanque RCI, plataforma 1 | 2026-03-11 | 2026-04-08 | 2026-04-08 | 28 | 27.6 | 33.7 | 122.1 | MURO | 28 | MURO-28-28 | 2026-10-22 | NUEVO | 2026-10-22 | 28 | 6.1
24603 - FLORA PPTO C | 958 | Ptico | Concreto | Muros tanque RCI, plataforma 1 | 2026-03-11 | 2026-04-08 | 2026-04-08 | 28 | 27.6 | 34 | 123.2 | MURO | 28 | MURO-28-28 | 2026-10-22 | NUEVO | 2026-10-22 | 28 | 6.4
24603 - FLORA PPTO C | 959 | PTICO | Concreto | Cimentación T2, ejes 7, 9 / H - L | 2026-03-13 | 2026-04-10 | 2026-04-10 | 28 | 31 | 41 | 132.3 | AUTOCOMPAC | 34 | AUTOCOMPAC-34-28 | 2026-10-22 | NUEVO | 2026-10-22 | 34 | 10
24603 - FLORA PPTO C | 959 | PTICO | Concreto | Cimentación T2, ejes 7, 9 / H - L | 2026-03-13 | 2026-04-10 | 2026-04-10 | 28 | 31 | 41.6 | 134.2 | AUTOCOMPAC | 34 | AUTOCOMPAC-34-28 | 2026-10-22 | NUEVO | 2026-10-22 | 34 | 10.6
24603 - FLORA PPTO C | 959 | PTICO | Concreto | Cimentación T2, ejes 7, 9 / H - L | 2026-03-13 | 2026-04-10 | 2026-04-10 | 28 | 31 | 40.6 | 131 | AUTOCOMPAC | 34 | AUTOCOMPAC-34-28 | 2026-10-22 | NUEVO | 2026-10-22 | 34 | 9.6
24603 - FLORA PPTO C | 959 | Plástico | Concreto | Cimentación T2, ejes 7-9 / H-L | 2026-03-13 | 2026-03-27 | 2026-03-31 | 14 | 31 | 36.8 | 118.7 | AUTOCOMPAC | 34 | AUTOCOMPAC-34-14 | 2026-10-22 | NUEVO | 2026-10-22 | 26.29 | 5.8
24603 - FLORA PPTO C | 959 | Plástico | Concreto | Cimentación T2, ejes 7-9 / H-L | 2026-03-13 | 2026-03-20 | 2026-03-25 | 7 | 31 | 29.9 | 96.5 | AUTOCOMPAC | 34 | AUTOCOMPAC-34-7 | 2026-10-22 | NUEVO | 2026-10-22 | 22.44 | -1.1
24603 - FLORA PPTO C | 960 | INDUS | Concreto | Escaleras piso 27, cubierta T4 | 2026-03-13 | 2026-04-10 | 2026-04-10 | 28 | 27.6 | 29.6 | 143 | AUTOCOMPAC | 28 | AUTOCOMPAC-28-28 | 2026-10-22 | NUEVO | 2026-10-22 | 28 | 2
24603 - FLORA PPTO C | 960 | INDUS | Concreto | Escaleras piso 27, cubierta T4 | 2026-03-13 | 2026-04-10 | 2026-04-10 | 28 | 27.6 | 28.8 | 139.1 | AUTOCOMPAC | 28 | AUTOCOMPAC-28-28 | 2026-10-22 | NUEVO | 2026-10-22 | 28 | 1.2
24603 - FLORA PPTO C | 960 | INDUS | Concreto | Escaleras piso 27, cubierta T4 | 2026-03-13 | 2026-04-10 | 2026-04-10 | 28 | 27.6 | 29.1 | 140.6 | AUTOCOMPAC | 28 | AUTOCOMPAC-28-28 | 2026-10-22 | NUEVO | 2026-10-22 | 28 | 1.5
24603 - FLORA PPTO C | 960 | Industrializado | Concreto | Escaleras piso 27 a cubierta T4 | 2026-03-13 | 2026-03-27 | 2026-03-31 | 14 | 21 | 24.5 | 116.7 | AUTOCOMPAC | 21 | AUTOCOMPAC-21-14 | 2026-10-22 | NUEVO | 2026-10-22 |  | 3.5
24603 - FLORA PPTO C | 960 | Industrializado | Concreto | Escaleras piso 27 a cubierta T4 | 2026-03-13 | 2026-03-20 | 2026-03-25 | 7 | 21 | 20.4 | 97.1 | AUTOCOMPAC | 21 | AUTOCOMPAC-21-7 | 2026-10-22 | NUEVO | 2026-10-22 |  | -0.6
24603 - FLORA PPTO C | 961 | AUTOCO | Concreto | Muros T2, ejes 12, 15 / A - L piso 1 | 2026-03-14 | 2026-04-11 | 2026-04-14 | 28 | 27.6 | 37.4 | 135.5 | MURO | 28 | MURO-28-28 | 2026-10-22 | NUEVO | 2026-10-22 | 28 | 9.8
24603 - FLORA PPTO C | 961 | AUTOCO | Concreto | Muros T2, ejes 12, 15 / A - L piso 1 | 2026-03-14 | 2026-04-11 | 2026-04-14 | 28 | 27.6 | 37.8 | 137 | MURO | 28 | MURO-28-28 | 2026-10-22 | NUEVO | 2026-10-22 | 28 | 10.2
24603 - FLORA PPTO C | 961 | AUTOCO | Concreto | Muros T2, ejes 12, 15 / A - L piso 1 | 2026-03-14 | 2026-04-11 | 2026-04-14 | 28 | 27.6 | 36.9 | 133.7 | MURO | 28 | MURO-28-28 | 2026-10-22 | NUEVO | 2026-10-22 | 28 | 9.3
24603 - FLORA PPTO C | 961 | Autocompactante | Concreto | Muros T2, ejes 12-15 / A-L, piso 1 | 2026-03-14 | 2026-03-28 | 2026-03-31 | 14 | 28 | 29.6 | 105.7 | MURO | 28 | MURO-28-14 | 2026-10-22 | NUEVO | 2026-10-22 | 21.65 | 1.6
24603 - FLORA PPTO C | 961 | Autocompactante | Concreto | Muros T2, ejes 12-15 / A-L, piso 1 | 2026-03-14 | 2026-03-21 | 2026-03-25 | 7 | 28 | 21.5 | 76.8 | MURO | 28 | MURO-28-7 | 2026-10-22 | NUEVO | 2026-10-22 | 18.48 | -6.5
24603 - FLORA PPTO C | 962 | AUTOCO | Concreto | Muros de ascensor T3, ejes 4, 6 / I - F | 2026-03-14 | 2026-04-11 | 2026-04-14 | 28 | 48.3 | 69.4 | 143.7 | MURO | 48 | MURO-48-28 | 2026-10-22 | NUEVO | 2026-10-22 | 48 | 21.1
24603 - FLORA PPTO C | 962 | AUTOCO | Concreto | Muros de ascensor T3, ejes 4, 6 / I - F | 2026-03-14 | 2026-04-11 | 2026-04-14 | 28 | 48.3 | 67.8 | 140.4 | MURO | 48 | MURO-48-28 | 2026-10-22 | NUEVO | 2026-10-22 | 48 | 19.5
24603 - FLORA PPTO C | 962 | AUTOCO | Concreto | Muros de ascensor T3, ejes 4, 6 / I - F | 2026-03-14 | 2026-04-11 | 2026-04-14 | 28 | 48.3 | 68.9 | 142.7 | MURO | 48 | MURO-48-28 | 2026-10-22 | NUEVO | 2026-10-22 | 48 | 20.6
24603 - FLORA PPTO C | 962 | Autocompactante | Concreto | Muros de ascensor T3, ejes 4-6 / I-F | 2026-03-14 | 2026-03-28 | 2026-03-31 | 14 | 48 | 61.4 | 127.9 | MURO | 48 | MURO-48-14 | 2026-10-22 | NUEVO | 2026-10-22 | 37.12 | 13.4
24603 - FLORA PPTO C | 962 | Autocompactante | Concreto | Muros de ascensor T3, ejes 4-6 / I-F | 2026-03-14 | 2026-03-21 | 2026-03-25 | 7 | 48 | 56.2 | 117.1 | MURO | 48 | MURO-48-7 | 2026-10-22 | NUEVO | 2026-10-22 | 31.68 | 8.2
24603 - FLORA PPTO C | 963 | AUTOCO | Concreto | Muros de ascensor T3, ejes 7, 9 / I – F | 2026-03-17 | 2026-04-14 | 2026-04-14 | 28 | 27.6 | 38.5 | 139.5 | MURO | 28 | MURO-28-28 | 2026-10-22 | NUEVO | 2026-10-22 | 28 | 10.9
24603 - FLORA PPTO C | 963 | AUTOCO | Concreto | Muros de ascensor T3, ejes 7, 9 / I – F | 2026-03-17 | 2026-04-14 | 2026-04-14 | 28 | 27.6 | 39 | 141.3 | MURO | 28 | MURO-28-28 | 2026-10-22 | NUEVO | 2026-10-22 | 28 | 11.4
24603 - FLORA PPTO C | 963 | AUTOCO | Concreto | Muros de ascensor T3, ejes 7, 9 / I – F | 2026-03-17 | 2026-04-14 | 2026-04-14 | 28 | 27.6 | 38 | 137.7 | MURO | 28 | MURO-28-28 | 2026-10-22 | NUEVO | 2026-10-22 | 28 | 10.4
24603 - FLORA PPTO C | 963 | Autocompactante | Concreto | Muros de ascensor T3, ejes 7-9 / I-F | 2026-03-17 | 2026-03-31 | 2026-03-31 | 14 | 28 | 33.8 | 120.7 | MURO | 28 | MURO-28-14 | 2026-10-22 | NUEVO | 2026-10-22 | 21.65 | 5.8
24603 - FLORA PPTO C | 963 | Autocompactante | Concreto | Muros de ascensor T3, ejes 7-9 / I-F | 2026-03-17 | 2026-03-24 | 2026-03-26 | 7 | 28 | 31.4 | 112.1 | MURO | 28 | MURO-28-7 | 2026-10-22 | NUEVO | 2026-10-22 | 18.48 | 3.4
24603 - FLORA PPTO C | 964 | C. FLUIDO | Concreto | Columnas plataforma 1 sótano, ejes 5, 6 / I – E | 2026-03-17 | 2026-04-14 | 2026-04-14 | 28 | 20.7 | 26.2 | 126.6 | MURO | 21 | MURO-21-28 | 2026-10-22 | NUEVO | 2026-10-22 | 21 | 5.5
24603 - FLORA PPTO C | 964 | C. FLUIDO | Concreto | Columnas plataforma 1 sótano, ejes 5, 6 / I – E | 2026-03-17 | 2026-04-14 | 2026-04-14 | 28 | 20.7 | 25.5 | 123.2 | MURO | 21 | MURO-21-28 | 2026-10-22 | NUEVO | 2026-10-22 | 21 | 4.8
24603 - FLORA PPTO C | 964 | C. FLUIDO | Concreto | Columnas plataforma 1 sótano, ejes 5, 6 / I – E | 2026-03-17 | 2026-04-14 | 2026-04-14 | 28 | 20.7 | 25.6 | 123.7 | MURO | 21 | MURO-21-28 | 2026-10-22 | NUEVO | 2026-10-22 | 21 | 4.9
24603 - FLORA PPTO C | 964 | Fluido | Concreto | Columnas plataforma 1, sótano, ejes 5-6 / I-E | 2026-03-17 | 2026-03-31 | 2026-03-31 | 14 | 21 | 21.5 | 102.4 | MURO | 21 | MURO-21-14 | 2026-10-22 | NUEVO | 2026-10-22 | 16.24 | 0.5
24603 - FLORA PPTO C | 964 | Fluido | Concreto | Columnas plataforma 1, sótano, ejes 5-6 / I-E | 2026-03-17 | 2026-03-24 | 2026-03-26 | 7 | 21 | 17.2 | 81.9 | MURO | 21 | MURO-21-7 | 2026-10-22 | NUEVO | 2026-10-22 | 13.86 | -3.8
24603 - FLORA PPTO C | 965 | Plástico | Concreto | Placa T2, eje 1-5 / A-L y 5-7 / B-E Piso 1 | 2026-03-17 | 2026-03-31 | 2026-03-31 | 14 | 31 | 32 | 103.2 | PLACA | 34 | PLACA-34-14 | 2026-10-22 | NUEVO | 2026-10-22 | 26.29 | 1
24603 - FLORA PPTO C | 965 | Plástico | Concreto | Placa T2, eje 1-5 / A-L y 5-7 / B-E Piso 1 | 2026-03-17 | 2026-03-24 | 2026-03-26 | 7 | 31 | 25.7 | 82.9 | PLACA | 34 | PLACA-34-7 | 2026-10-22 | NUEVO | 2026-10-22 | 22.44 | -5.3
24603 - FLORA PPTO C | 965 | PTICO | Concreto | Placa T2, ejes 1, 5 / A, L y 5 – 7 / B – E, piso 1 | 2026-03-17 | 2026-04-14 | 2026-04-14 | 28 | 31 | 40 | 129 | PLACA | 34 | PLACA-34-28 | 2026-10-22 | NUEVO | 2026-10-22 | 34 | 9
24603 - FLORA PPTO C | 965 | PTICO | Concreto | Placa T2, ejes 1, 5 / A, L y 5 – 7 / B – E, piso 1 | 2026-03-17 | 2026-04-14 | 2026-04-14 | 28 | 31 | 40.6 | 131 | PLACA | 34 | PLACA-34-28 | 2026-10-22 | NUEVO | 2026-10-22 | 34 | 9.6
24603 - FLORA PPTO C | 965 | PTICO | Concreto | Placa T2, ejes 1, 5 / A, L y 5 – 7 / B – E, piso 1 | 2026-03-17 | 2026-04-14 | 2026-04-14 | 28 | 31 | 39.6 | 127.7 | PLACA | 34 | PLACA-34-28 | 2026-10-22 | NUEVO | 2026-10-22 | 34 | 8.6
24603 - FLORA PPTO C | 966 | Autocompactado | Concreto | Muros T2, ejes 9-12 / G-L Piso 1 | 2026-03-17 | 2026-03-31 | 2026-03-31 | 14 | 48 | 49 | 102.1 | MURO | 48 | MURO-48-14 | 2026-10-22 | NUEVO | 2026-10-22 | 37.12 | 1
24603 - FLORA PPTO C | 966 | Autocompactado | Concreto | Muros T2, ejes 9-12 / G-L Piso 1 | 2026-03-17 | 2026-03-24 | 2026-03-26 | 7 | 48 | 46.5 | 96.9 | MURO | 48 | MURO-48-7 | 2026-10-22 | NUEVO | 2026-10-22 | 31.68 | -1.5
24603 - FLORA PPTO C | 966 | AUTOCO | Concreto | Muros T2, ejes 9, 12, G – L, piso 1 | 2026-03-18 | 2026-04-15 | 2026-04-17 | 28 | 48.3 | 59.9 | 124 | MURO | 48 | MURO-48-28 | 2026-10-22 | NUEVO | 2026-10-22 | 48 | 11.6
24603 - FLORA PPTO C | 966 | AUTOCO | Concreto | Muros T2, ejes 9, 12, G – L, piso 1 | 2026-03-18 | 2026-04-15 | 2026-04-17 | 28 | 48.3 | 58.5 | 121.1 | MURO | 48 | MURO-48-28 | 2026-10-22 | NUEVO | 2026-10-22 | 48 | 10.2
24603 - FLORA PPTO C | 966 | AUTOCO | Concreto | Muros T2, ejes 9, 12, G – L, piso 1 | 2026-03-18 | 2026-04-15 | 2026-04-17 | 28 | 48.3 | 59.4 | 123 | MURO | 48 | MURO-48-28 | 2026-10-22 | NUEVO | 2026-10-22 | 48 | 11.1
24603 - FLORA PPTO C | 967 | Ptico | Concreto | Cimentación sótano | 2026-03-19 | 2026-04-16 | 2026-04-17 | 28 | 20.7 | 29.3 | 141.5 | AUTOCOMPAC | 21 | AUTOCOMPAC-21-28 | 2026-10-22 | NUEVO | 2026-10-22 |  | 8.6
24603 - FLORA PPTO C | 967 | Ptico | Concreto | Cimentación sótano | 2026-03-19 | 2026-04-16 | 2026-04-17 | 28 | 20.7 | 29.5 | 142.5 | AUTOCOMPAC | 21 | AUTOCOMPAC-21-28 | 2026-10-22 | NUEVO | 2026-10-22 |  | 8.8
24603 - FLORA PPTO C | 967 | Ptico | Concreto | Cimentación sótano | 2026-03-19 | 2026-04-16 | 2026-04-17 | 28 | 20.7 | 29.9 | 144.4 | AUTOCOMPAC | 21 | AUTOCOMPAC-21-28 | 2026-10-22 | NUEVO | 2026-10-22 |  | 9.2
24603 - FLORA PPTO C | 967 | Plástico | Concreto | Cimentación sótano plataforma 1, ejes 1-2 / D-E | 2026-03-19 | 2026-04-02 | 2026-04-08 | 14 | 21 | 25.8 | 122.9 | AUTOCOMPAC | 21 | AUTOCOMPAC-21-14 | 2026-10-22 | NUEVO | 2026-10-22 |  | 4.8
24603 - FLORA PPTO C | 967 | Plástico | Concreto | Cimentación sótano plataforma 1, ejes 1-2 / D-E | 2026-03-19 | 2026-03-26 | 2026-03-27 | 7 | 21 | 21.6 | 102.9 | AUTOCOMPAC | 21 | AUTOCOMPAC-21-7 | 2026-10-22 | NUEVO | 2026-10-22 |  | 0.6
24603 - FLORA PPTO C | 968 | Autoco | Concreto | Columnas sótano ejes 6 , 8 / G - D plataforma 1 | 2026-03-20 | 2026-04-17 | 2026-04-17 | 28 | 20.7 | 27.4 | 132.4 | MURO | 21 | MURO-21-28 | 2026-10-22 | NUEVO | 2026-10-22 | 21 | 6.7
24603 - FLORA PPTO C | 968 | Autoco | Concreto | Columnas sótano ejes 6 , 8 / G - D plataforma 1 | 2026-03-20 | 2026-04-17 | 2026-04-17 | 28 | 20.7 | 27.7 | 133.8 | MURO | 21 | MURO-21-28 | 2026-10-22 | NUEVO | 2026-10-22 | 21 | 7
24603 - FLORA PPTO C | 968 | Autoco | Concreto | Columnas sótano ejes 6 , 8 / G - D plataforma 1 | 2026-03-20 | 2026-04-17 | 2026-04-17 | 28 | 20.7 | 27.5 | 132.9 | MURO | 21 | MURO-21-28 | 2026-10-22 | NUEVO | 2026-10-22 | 21 | 6.8
24603 - FLORA PPTO C | 968 | Autocompactado | Concreto | Columnas sótano, ejes 6-8 / G-D Plataforma 1 | 2026-03-20 | 2026-04-03 | 2026-04-08 | 14 | 21 | 20.9 | 99.5 | MURO | 21 | MURO-21-14 | 2026-10-22 | NUEVO | 2026-10-22 | 16.24 | -0.1
24603 - FLORA PPTO C | 968 | Autocompactado | Concreto | Columnas sótano, ejes 6-8 / G-D Plataforma 1 | 2026-03-20 | 2026-03-27 | 2026-03-31 | 7 | 21 | 17.2 | 81.9 | MURO | 21 | MURO-21-7 | 2026-10-22 | NUEVO | 2026-10-22 | 13.86 | -3.8
24603 - FLORA PPTO C | 969 | Autoco | Concreto | Muros T2 , ejes 9 , 12 / A - F piso 1 | 2026-03-20 | 2026-04-17 | 2026-04-17 | 28 | 48.3 | 64.6 | 133.7 | MURO | 48 | MURO-48-28 | 2026-10-22 | NUEVO | 2026-10-22 | 48 | 16.3
24603 - FLORA PPTO C | 969 | Autoco | Concreto | Muros T2 , ejes 9 , 12 / A - F piso 1 | 2026-03-20 | 2026-04-17 | 2026-04-17 | 28 | 48.3 | 65.7 | 136 | MURO | 48 | MURO-48-28 | 2026-10-22 | NUEVO | 2026-10-22 | 48 | 17.4
24603 - FLORA PPTO C | 969 | Autoco | Concreto | Muros T2 , ejes 9 , 12 / A - F piso 1 | 2026-03-20 | 2026-04-17 | 2026-04-17 | 28 | 48.3 | 64 | 132.5 | MURO | 48 | MURO-48-28 | 2026-10-22 | NUEVO | 2026-10-22 | 48 | 15.7
24603 - FLORA PPTO C | 969 | Autocompactado | Concreto | Muros T2, ejes 9-12 / A-F Piso 1 | 2026-03-20 | 2026-04-03 | 2026-04-08 | 14 | 48 | 49 | 102.1 | MURO | 48 | MURO-48-14 | 2026-10-22 | NUEVO | 2026-10-22 | 37.12 | 1
24603 - FLORA PPTO C | 969 | Autocompactado | Concreto | Muros T2, ejes 9-12 / A-F Piso 1 | 2026-03-20 | 2026-03-27 | 2026-03-31 | 7 | 48 | 42.8 | 89.2 | MURO | 48 | MURO-48-7 | 2026-10-22 | NUEVO | 2026-10-22 | 31.68 | -5.2
24603 - FLORA PPTO C | 970 | Autocompactado | Concreto | Muros de escaleras cubierta T3, ejes 1-3 / H-E | 2026-03-21 | 2026-04-04 | 2026-04-08 | 14 | 28 | 27.8 | 99.3 | MURO | 28 | MURO-28-14 | 2026-10-22 | NUEVO | 2026-10-22 | 21.65 | -0.2
24603 - FLORA PPTO C | 970 | Autocompactado | Concreto | Muros de escaleras cubierta T3, ejes 1-3 / H-E | 2026-03-21 | 2026-03-28 | 2026-03-31 | 7 | 28 | 23.3 | 83.2 | MURO | 28 | MURO-28-7 | 2026-10-22 | NUEVO | 2026-10-22 | 18.48 | -4.7
24603 - FLORA PPTO C | 970 | Autoco | Concreto | Muros de escaleras cubierta T3 , ejes 1 , 3 / H - E | 2026-03-21 | 2026-04-18 | 2026-04-21 | 28 | 27.6 | 31.9 | 115.6 | MURO | 28 | MURO-28-28 | 2026-10-22 | NUEVO | 2026-10-22 | 28 | 4.3
24603 - FLORA PPTO C | 970 | Autoco | Concreto | Muros de escaleras cubierta T3 , ejes 1 , 3 / H - E | 2026-03-21 | 2026-04-18 | 2026-04-21 | 28 | 27.6 | 33.5 | 121.4 | MURO | 28 | MURO-28-28 | 2026-10-22 | NUEVO | 2026-10-22 | 28 | 5.9
24603 - FLORA PPTO C | 970 | Autoco | Concreto | Muros de escaleras cubierta T3 , ejes 1 , 3 / H - E | 2026-03-21 | 2026-04-18 | 2026-04-21 | 28 | 27.6 | 33.3 | 120.7 | MURO | 28 | MURO-28-28 | 2026-10-22 | NUEVO | 2026-10-22 | 28 | 5.7
24603 - FLORA PPTO C | 971 | Autocompactado | Concreto | Antepechos T3 | 2026-03-24 | 2026-04-07 | 2026-04-08 | 14 | 28 | 28 | 100 | MURO | 28 | MURO-28-14 | 2026-10-22 | NUEVO | 2026-10-22 | 21.65 | 0
24603 - FLORA PPTO C | 971 | Autocompactado | Concreto | Antepechos T3 | 2026-03-24 | 2026-03-31 | 2026-03-31 | 7 | 28 | 24.6 | 87.9 | MURO | 28 | MURO-28-7 | 2026-10-22 | NUEVO | 2026-10-22 | 18.48 | -3.4
24603 - FLORA PPTO C | 971 | Autoco | Concreto | Antepechos T3 | 2026-03-24 | 2026-04-21 | 2026-04-21 | 28 | 27.6 | 32.5 | 117.8 | MURO | 28 | MURO-28-28 | 2026-10-22 | NUEVO | 2026-10-22 | 28 | 4.9
24603 - FLORA PPTO C | 971 | Autoco | Concreto | Antepechos T3 | 2026-03-24 | 2026-04-21 | 2026-04-21 | 28 | 27.6 | 32.9 | 119.2 | MURO | 28 | MURO-28-28 | 2026-10-22 | NUEVO | 2026-10-22 | 28 | 5.3
24603 - FLORA PPTO C | 971 | Autoco | Concreto | Antepechos T3 | 2026-03-24 | 2026-04-21 | 2026-04-21 | 28 | 27.6 | 32.1 | 116.3 | MURO | 28 | MURO-28-28 | 2026-10-22 | NUEVO | 2026-10-22 | 28 | 4.5
24603 - FLORA PPTO C | 972 | Autocompactado | Concreto | Muros T2, ejes 7-9 / A-L Piso 1 | 2026-03-24 | 2026-04-07 | 2026-04-08 | 14 | 48 | 53 | 110.4 | MURO | 48 | MURO-48-14 | 2026-10-22 | NUEVO | 2026-10-22 | 37.12 | 5
24603 - FLORA PPTO C | 972 | Autocompactado | Concreto | Muros T2, ejes 7-9 / A-L Piso 1 | 2026-03-24 | 2026-03-31 | 2026-03-31 | 7 | 48 | 46.1 | 96 | MURO | 48 | MURO-48-7 | 2026-10-22 | NUEVO | 2026-10-22 | 31.68 | -1.9
24603 - FLORA PPTO C | 972 | Autoco | Concreto | Muros T2 , ejes 7 , 9 / A - L piso 1 | 2026-03-24 | 2026-04-21 | 2026-04-21 | 28 | 48.3 | 65 | 134.6 | MURO | 48 | MURO-48-28 | 2026-10-22 | NUEVO | 2026-10-22 | 48 | 16.7
24603 - FLORA PPTO C | 972 | Autoco | Concreto | Muros T2 , ejes 7 , 9 / A - L piso 1 | 2026-03-24 | 2026-04-21 | 2026-04-21 | 28 | 48.3 | 63.4 | 131.3 | MURO | 48 | MURO-48-28 | 2026-10-22 | NUEVO | 2026-10-22 | 48 | 15.1
24603 - FLORA PPTO C | 972 | Autoco | Concreto | Muros T2 , ejes 7 , 9 / A - L piso 1 | 2026-03-24 | 2026-04-21 | 2026-04-21 | 28 | 48.3 | 64.4 | 133.3 | MURO | 48 | MURO-48-28 | 2026-10-22 | NUEVO | 2026-10-22 | 48 | 16.1
24603 - FLORA PPTO C | 973 | Plástico | Concreto | Cimentación ejes 1-2 / K-L sótano plataforma 1 | 2026-03-25 | 2026-04-08 | 2026-04-10 | 14 | 21 | 25.1 | 119.5 | AUTOCOMPAC | 21 | AUTOCOMPAC-21-14 | 2026-10-22 | NUEVO | 2026-10-22 |  | 4.1
24603 - FLORA PPTO C | 973 | Plástico | Concreto | Cimentación ejes 1-2 / K-L sótano plataforma 1 | 2026-03-25 | 2026-04-01 | 2026-04-08 | 7 | 21 | 24.3 | 115.7 | AUTOCOMPAC | 21 | AUTOCOMPAC-21-7 | 2026-10-22 | NUEVO | 2026-10-22 |  | 3.3
24603 - FLORA PPTO C | 973 | Ptico | Concreto | Cimentación ejes 1 , 2 / K - L sótano plataforma 1 | 2026-03-25 | 2026-04-22 | 2026-04-22 | 28 | 20.7 | 28.9 | 139.6 | AUTOCOMPAC | 21 | AUTOCOMPAC-21-28 | 2026-10-22 | NUEVO | 2026-10-22 |  | 8.2
24603 - FLORA PPTO C | 973 | Ptico | Concreto | Cimentación ejes 1 , 2 / K - L sótano plataforma 1 | 2026-03-25 | 2026-04-22 | 2026-04-22 | 28 | 20.7 | 28.7 | 138.6 | AUTOCOMPAC | 21 | AUTOCOMPAC-21-28 | 2026-10-22 | NUEVO | 2026-10-22 |  | 8
24603 - FLORA PPTO C | 973 | Ptico | Concreto | Cimentación ejes 1 , 2 / K - L sótano plataforma 1 | 2026-03-25 | 2026-04-22 | 2026-04-22 | 28 | 20.7 | 28.4 | 137.2 | AUTOCOMPAC | 21 | AUTOCOMPAC-21-28 | 2026-10-22 | NUEVO | 2026-10-22 |  | 7.7
24603 - FLORA PPTO C | 974 | Ptico | Concreto | Vigas de Cimentación T1, Ejes 1, 4, / A - L | 2026-03-26 | 2026-04-23 | 2026-04-23 | 28 | 31 | 41.7 | 134.5 | AUTOCOMPAC | 34 | AUTOCOMPAC-34-28 | 2026-10-22 | NUEVO | 2026-10-22 | 34 | 10.7
24603 - FLORA PPTO C | 974 | Ptico | Concreto | Vigas de Cimentación T1, Ejes 1, 4, / A - L | 2026-03-26 | 2026-04-23 | 2026-04-23 | 28 | 31 | 41.5 | 133.9 | AUTOCOMPAC | 34 | AUTOCOMPAC-34-28 | 2026-10-22 | NUEVO | 2026-10-22 | 34 | 10.5
24603 - FLORA PPTO C | 974 | Ptico | Concreto | Vigas de Cimentación T1, Ejes 1, 4, / A - L | 2026-03-26 | 2026-04-23 | 2026-04-23 | 28 | 31 | 40.4 | 130.3 | AUTOCOMPAC | 34 | AUTOCOMPAC-34-28 | 2026-10-22 | NUEVO | 2026-10-22 | 34 | 9.4
24603 - FLORA PPTO C | 974 | Plástico | Concreto | Vigas de cimentación T1, ejes 1-4 / A-L | 2026-03-26 | 2026-04-09 | 2026-04-10 | 14 | 31 | 34.3 | 110.6 | AUTOCOMPAC | 34 | AUTOCOMPAC-34-14 | 2026-10-22 | NUEVO | 2026-10-22 | 26.29 | 3.3
24603 - FLORA PPTO C | 974 | Plástico | Concreto | Vigas de cimentación T1, ejes 1-4 / A-L | 2026-03-26 | 2026-04-02 | 2026-04-08 | 7 | 31 | 29.4 | 94.8 | AUTOCOMPAC | 34 | AUTOCOMPAC-34-7 | 2026-10-22 | NUEVO | 2026-10-22 | 22.44 | -1.6
24603 - FLORA PPTO C | 975 | Ptico | Concreto | Vigas de Cimentación T1, Ejes 1, 4, / A - L | 2026-03-26 | 2026-04-23 | 2026-04-23 | 28 | 31 | 44.8 | 144.5 | AUTOCOMPAC | 34 | AUTOCOMPAC-34-28 | 2026-10-22 | NUEVO | 2026-10-22 | 34 | 13.8
24603 - FLORA PPTO C | 975 | Ptico | Concreto | Vigas de Cimentación T1, Ejes 1, 4, / A - L | 2026-03-26 | 2026-04-23 | 2026-04-23 | 28 | 31 | 43.6 | 140.6 | AUTOCOMPAC | 34 | AUTOCOMPAC-34-28 | 2026-10-22 | NUEVO | 2026-10-22 | 34 | 12.6
24603 - FLORA PPTO C | 975 | Ptico | Concreto | Vigas de Cimentación T1, Ejes 1, 4, / A - L | 2026-03-26 | 2026-04-23 | 2026-04-23 | 28 | 31 | 43.4 | 140 | AUTOCOMPAC | 34 | AUTOCOMPAC-34-28 | 2026-10-22 | NUEVO | 2026-10-22 | 34 | 12.4
24603 - FLORA PPTO C | 975 | Plástico | Concreto | Vigas de cimentación T1, ejes 1-4 / A-L | 2026-03-26 | 2026-04-09 | 2026-04-10 | 14 | 31 | 34.4 | 111 | AUTOCOMPAC | 34 | AUTOCOMPAC-34-14 | 2026-10-22 | NUEVO | 2026-10-22 | 26.29 | 3.4
24603 - FLORA PPTO C | 975 | Plástico | Concreto | Vigas de cimentación T1, ejes 1-4 / A-L | 2026-03-26 | 2026-04-02 | 2026-04-08 | 7 | 31 | 30 | 96.8 | AUTOCOMPAC | 34 | AUTOCOMPAC-34-7 | 2026-10-22 | NUEVO | 2026-10-22 | 22.44 | -1
24603 - FLORA PPTO C | 976 | Ptico | Concreto | Vigas de Cimentación | 2026-03-26 | 2026-04-23 | 2026-04-23 | 28 | 31 | 40.8 | 131.6 | AUTOCOMPAC | 34 | AUTOCOMPAC-34-28 | 2026-10-22 | NUEVO | 2026-10-22 | 34 | 9.8
24603 - FLORA PPTO C | 976 | Ptico | Concreto | Vigas de Cimentación | 2026-03-26 | 2026-04-23 | 2026-04-23 | 28 | 31 | 39.8 | 128.4 | AUTOCOMPAC | 34 | AUTOCOMPAC-34-28 | 2026-10-22 | NUEVO | 2026-10-22 | 34 | 8.8
24603 - FLORA PPTO C | 976 | Ptico | Concreto | Vigas de Cimentación | 2026-03-26 | 2026-04-23 | 2026-04-23 | 28 | 31 | 39.6 | 127.7 | AUTOCOMPAC | 34 | AUTOCOMPAC-34-28 | 2026-10-22 | NUEVO | 2026-10-22 | 34 | 8.6
24603 - FLORA PPTO C | 976 | Plástico | Concreto | Vigas de cimentación T1, ejes 1-4 / A-L | 2026-03-26 | 2026-04-09 | 2026-04-10 | 14 | 31 | 34.6 | 111.6 | AUTOCOMPAC | 34 | AUTOCOMPAC-34-14 | 2026-10-22 | NUEVO | 2026-10-22 | 26.29 | 3.6
24603 - FLORA PPTO C | 976 | Plástico | Concreto | Vigas de cimentación T1, ejes 1-4 / A-L | 2026-03-26 | 2026-04-02 | 2026-04-08 | 7 | 31 | 30 | 96.8 | AUTOCOMPAC | 34 | AUTOCOMPAC-34-7 | 2026-10-22 | NUEVO | 2026-10-22 | 22.44 | -1
24603 - FLORA PPTO C | 977 | Autoco | Concreto | Muros T2, Ejes 4, 6, / G - L y 5, 7 / A - F P1 | 2026-03-27 | 2026-04-24 | 2026-04-24 | 28 | 48.3 | 59.3 | 122.8 | MURO | 48 | MURO-48-28 | 2026-10-22 | NUEVO | 2026-10-22 | 48 | 11
24603 - FLORA PPTO C | 977 | Autoco | Concreto | Muros T2, Ejes 4, 6, / G - L y 5, 7 / A - F P1 | 2026-03-27 | 2026-04-24 | 2026-04-24 | 28 | 48.3 | 57.9 | 119.9 | MURO | 48 | MURO-48-28 | 2026-10-22 | NUEVO | 2026-10-22 | 48 | 9.6
24603 - FLORA PPTO C | 977 | Autoco | Concreto | Muros T2, Ejes 4, 6, / G - L y 5, 7 / A - F P1 | 2026-03-27 | 2026-04-24 | 2026-04-24 | 28 | 48.3 | 57.7 | 119.5 | MURO | 48 | MURO-48-28 | 2026-10-22 | NUEVO | 2026-10-22 | 48 | 9.4
24603 - FLORA PPTO C | 977 | Autocompactado | Concreto | Muros T2, ejes 4-6 / G-L y 5-7/A-F Piso 1 | 2026-03-27 | 2026-04-10 | 2026-04-13 | 14 | 48 | 44.9 | 93.5 | MURO | 48 | MURO-48-14 | 2026-10-22 | NUEVO | 2026-10-22 | 37.12 | -3.1
24603 - FLORA PPTO C | 977 | Autocompactado | Concreto | Muros T2, ejes 4-6 / G-L y 5-7/A-F Piso 1 | 2026-03-27 | 2026-04-03 | 2026-04-08 | 7 | 48 | 40.8 | 85 | MURO | 48 | MURO-48-7 | 2026-10-22 | NUEVO | 2026-10-22 | 31.68 | -7.2
24603 - FLORA PPTO C | 978 | Indus | Concreto | Placa T2, Ejes 12, 15 / A - L Piso 2 | 2026-03-27 | 2026-04-24 | 2026-04-24 | 28 | 41.4 | 55.9 | 135 | PLACA | 48 | PLACA-48-28 | 2026-10-22 | NUEVO | 2026-10-22 | 48 | 14.5
24603 - FLORA PPTO C | 978 | Indus | Concreto | Placa T2, Ejes 12, 15 / A - L Piso 2 | 2026-03-27 | 2026-04-24 | 2026-04-24 | 28 | 41.4 | 54.6 | 131.9 | PLACA | 48 | PLACA-48-28 | 2026-10-22 | NUEVO | 2026-10-22 | 48 | 13.2
24603 - FLORA PPTO C | 978 | Indus | Concreto | Placa T2, Ejes 12, 15 / A - L Piso 2 | 2026-03-27 | 2026-04-24 | 2026-04-24 | 28 | 41.4 | 55.5 | 134.1 | PLACA | 48 | PLACA-48-28 | 2026-10-22 | NUEVO | 2026-10-22 | 48 | 14.1
24603 - FLORA PPTO C | 978 | Industrializado | Concreto | Placa T2, ejes 12-15 / A-L Piso 2 | 2026-03-27 | 2026-04-10 | 2026-04-13 | 14 | 42 | 45.3 | 107.9 | PLACA | 48 | PLACA-48-14 | 2026-10-22 | NUEVO | 2026-10-22 | 37.12 | 3.3
24603 - FLORA PPTO C | 978 | Industrializado | Concreto | Placa T2, ejes 12-15 / A-L Piso 2 | 2026-03-27 | 2026-04-03 | 2026-04-08 | 7 | 42 | 44.1 | 105 | PLACA | 48 | PLACA-48-7 | 2026-10-22 | NUEVO | 2026-10-22 | 31.68 | 2.1
24603 - FLORA PPTO C | 979 | Autoco | Concreto | Columnas Ejes 5, 8 / K – I, Sótano Plataforma 1 | 2026-03-30 | 2026-04-27 | 2026-04-28 | 28 | 20.7 | 28.2 | 136.2 | MURO | 21 | MURO-21-28 | 2026-10-22 | NUEVO | 2026-10-22 | 21 | 7.5
24603 - FLORA PPTO C | 979 | Autoco | Concreto | Columnas Ejes 5, 8 / K – I, Sótano Plataforma 1 | 2026-03-30 | 2026-04-27 | 2026-04-28 | 28 | 20.7 | 28.6 | 138.2 | MURO | 21 | MURO-21-28 | 2026-10-22 | NUEVO | 2026-10-22 | 21 | 7.9
24603 - FLORA PPTO C | 979 | Autoco | Concreto | Columnas Ejes 5, 8 / K – I, Sótano Plataforma 1 | 2026-03-30 | 2026-04-27 | 2026-04-28 | 28 | 20.7 | 27.6 | 133.3 | MURO | 21 | MURO-21-28 | 2026-10-22 | NUEVO | 2026-10-22 | 21 | 6.9
24603 - FLORA PPTO C | 979 | Autocompactado | Concreto | Columnas ejes 5-8 / K-I Sótano plataforma 1 | 2026-03-30 | 2026-04-13 | 2026-04-15 | 14 | 21 | 23.3 | 111 | MURO | 21 | MURO-21-14 | 2026-10-22 | NUEVO | 2026-10-22 | 16.24 | 2.3
24603 - FLORA PPTO C | 979 | Autocompactado | Concreto | Columnas ejes 5-8 / K-I Sótano plataforma 1 | 2026-03-30 | 2026-04-06 | 2026-04-08 | 7 | 21 | 18.4 | 87.6 | MURO | 21 | MURO-21-7 | 2026-10-22 | NUEVO | 2026-10-22 | 13.86 | -2.6
24603 - FLORA PPTO C | 980 | Industrializado | Concreto | Placa cubierta escaleras y ascensor T4 | 2026-03-31 | 2026-06-20 | 2026-06-20 | 81 | 21 | 44.8 | 213.3 | PLACA | 21 | PLACA-21-81 | 2026-10-22 | NUEVO | 2026-10-22 |  | 23.8
24603 - FLORA PPTO C | 980 | Indus. | Concreto | Cubierta y ascensor escaleras T4 | 2026-03-31 | 2026-04-28 | 2026-04-28 | 28 | 20.7 | 34.4 | 166.2 | AUTOCOMPAC | 21 | AUTOCOMPAC-21-28 | 2026-10-22 | NUEVO | 2026-10-22 |  | 13.7
24603 - FLORA PPTO C | 980 | Indus. | Concreto | Cubierta y ascensor escaleras T4 | 2026-03-31 | 2026-04-28 | 2026-04-28 | 28 | 20.7 | 34.2 | 165.2 | AUTOCOMPAC | 21 | AUTOCOMPAC-21-28 | 2026-10-22 | NUEVO | 2026-10-22 |  | 13.5
24603 - FLORA PPTO C | 980 | Indus. | Concreto | Cubierta y ascensor escaleras T4 | 2026-03-31 | 2026-04-28 | 2026-04-28 | 28 | 20.7 | 33.6 | 162.3 | AUTOCOMPAC | 21 | AUTOCOMPAC-21-28 | 2026-10-22 | NUEVO | 2026-10-22 |  | 12.9
24603 - FLORA PPTO C | 980 | Industrializado | Concreto | Cubierta y escaleras ascensor T4 | 2026-03-31 | 2026-04-14 | 2026-04-15 | 14 | 21 | 30.7 | 146.2 | AUTOCOMPAC | 21 | AUTOCOMPAC-21-14 | 2026-10-22 | NUEVO | 2026-10-22 |  | 9.7
24603 - FLORA PPTO C | 980 | Industrializado | Concreto | Cubierta y escaleras ascensor T4 | 2026-03-31 | 2026-04-07 | 2026-04-08 | 7 | 21 | 25.7 | 122.4 | AUTOCOMPAC | 21 | AUTOCOMPAC-21-7 | 2026-10-22 | NUEVO | 2026-10-22 |  | 4.7
24603 - FLORA PPTO C | 981 | Ptico. | Concreto | Viga cabezal ejes 2, 4, a semisotano plataforma 1 | 2026-04-01 | 2026-04-29 | 2026-05-05 | 28 | 20.7 | 31.7 | 153.1 | AUTOCOMPAC | 21 | AUTOCOMPAC-21-28 | 2026-10-22 | NUEVO | 2026-10-22 |  | 11
24603 - FLORA PPTO C | 981 | Ptico. | Concreto | Viga cabezal ejes 2, 4, a semisotano plataforma 1 | 2026-04-01 | 2026-04-29 | 2026-05-05 | 28 | 20.7 | 31.4 | 151.7 | AUTOCOMPAC | 21 | AUTOCOMPAC-21-28 | 2026-10-22 | NUEVO | 2026-10-22 |  | 10.7
24603 - FLORA PPTO C | 981 | Ptico. | Concreto | Viga cabezal ejes 2, 4, a semisotano plataforma 1 | 2026-04-01 | 2026-04-29 | 2026-05-05 | 28 | 20.7 | 31.2 | 150.7 | AUTOCOMPAC | 21 | AUTOCOMPAC-21-28 | 2026-10-22 | NUEVO | 2026-10-22 |  | 10.5
24603 - FLORA PPTO C | 981 | Plástico | Concreto | Viga cabezal, ejes 2-4 / K Semisótano plataforma 1 | 2026-04-01 | 2026-04-15 | 2026-04-16 | 14 | 21 | 27 | 128.6 | AUTOCOMPAC | 21 | AUTOCOMPAC-21-14 | 2026-10-22 | NUEVO | 2026-10-22 |  | 6
24603 - FLORA PPTO C | 981 | Plástico | Concreto | Viga cabezal, ejes 2-4 / K Semisótano plataforma 1 | 2026-04-01 | 2026-04-08 | 2026-04-10 | 7 | 21 | 22.1 | 105.2 | AUTOCOMPAC | 21 | AUTOCOMPAC-21-7 | 2026-10-22 | NUEVO | 2026-10-22 |  | 1.1
24603 - FLORA PPTO C | 982 | Indus. | Concreto | Dinteles piso 1 T2 | 2026-04-07 | 2026-05-05 | 2026-05-06 | 28 | 41.4 | 56.3 | 136 | MURO | 48 | MURO-48-28 | 2026-10-22 | NUEVO | 2026-10-22 | 48 | 14.9
24603 - FLORA PPTO C | 982 | Indus. | Concreto | Dinteles piso 1 T2 | 2026-04-07 | 2026-05-05 | 2026-05-06 | 28 | 41.4 | 57.3 | 138.4 | MURO | 48 | MURO-48-28 | 2026-10-22 | NUEVO | 2026-10-22 | 48 | 15.9
24603 - FLORA PPTO C | 982 | Indus. | Concreto | Dinteles piso 1 T2 | 2026-04-07 | 2026-05-05 | 2026-05-06 | 28 | 41.4 | 57.2 | 138.2 | MURO | 48 | MURO-48-28 | 2026-10-22 | NUEVO | 2026-10-22 | 48 | 15.8
24603 - FLORA PPTO C | 982 | Industrializado | Concreto | Dinteles piso 1, T2 | 2026-04-07 | 2026-04-21 | 2026-04-23 | 14 | 42 | 49.4 | 117.6 | MURO | 48 | MURO-48-14 | 2026-10-22 | NUEVO | 2026-10-22 | 37.12 | 7.4
24603 - FLORA PPTO C | 982 | Industrializado | Concreto | Dinteles piso 1, T2 | 2026-04-07 | 2026-04-14 | 2026-04-15 | 7 | 42 | 41.2 | 98.1 | MURO | 48 | MURO-48-7 | 2026-10-22 | NUEVO | 2026-10-22 | 31.68 | -0.8
24603 - FLORA PPTO C | 983 | Autoco. | Concreto | Muros sobre recorrido, ascensor T4 | 2026-04-08 | 2026-05-06 | 2026-05-06 | 28 | 27.6 | 35.3 | 127.9 | MURO | 28 | MURO-28-28 | 2026-10-22 | NUEVO | 2026-10-22 | 28 | 7.7
24603 - FLORA PPTO C | 983 | Autoco. | Concreto | Muros sobre recorrido, ascensor T4 | 2026-04-08 | 2026-05-06 | 2026-05-06 | 28 | 27.6 | 35.1 | 127.2 | MURO | 28 | MURO-28-28 | 2026-10-22 | NUEVO | 2026-10-22 | 28 | 7.5
24603 - FLORA PPTO C | 983 | Autoco. | Concreto | Muros sobre recorrido, ascensor T4 | 2026-04-08 | 2026-05-06 | 2026-05-06 | 28 | 27.6 | 34.8 | 126.1 | MURO | 28 | MURO-28-28 | 2026-10-22 | NUEVO | 2026-10-22 | 28 | 7.2
24603 - FLORA PPTO C | 983 | Autocompactado | Concreto | Muros sobre recorrido, ascensor T4 | 2026-04-08 | 2026-04-22 | 2026-04-23 | 14 | 28 | 31.3 | 111.8 | MURO | 28 | MURO-28-14 | 2026-10-22 | NUEVO | 2026-10-22 | 21.65 | 3.3
24603 - FLORA PPTO C | 983 | Autocompactado | Concreto | Muros sobre recorrido, ascensor T4 | 2026-04-08 | 2026-04-15 | 2026-04-16 | 7 | 28 | 29.2 | 104.3 | MURO | 28 | MURO-28-7 | 2026-10-22 | NUEVO | 2026-10-22 | 18.48 | 1.2
24603 - FLORA PPTO C | 984 | Industrializado | Concreto | Placa cubierta escaleras y ascensor T3 | 2026-04-08 | 2026-06-20 | 2026-06-20 | 73 | 21 | 46.2 | 220 | PLACA | 21 | PLACA-21-73 | 2026-10-22 | NUEVO | 2026-10-22 |  | 25.2
24603 - FLORA PPTO C | 984 | Indus. | Concreto | Placa cubierta escaleras ascensor y seti T3 | 2026-04-08 | 2026-05-06 | 2026-05-06 | 28 | 20.7 | 41.1 | 198.6 | PLACA | 21 | PLACA-21-28 | 2026-10-22 | NUEVO | 2026-10-22 | 21 | 20.4
24603 - FLORA PPTO C | 984 | Indus. | Concreto | Placa cubierta escaleras ascensor y seti T3 | 2026-04-08 | 2026-05-06 | 2026-05-06 | 28 | 20.7 | 40.8 | 197.1 | PLACA | 21 | PLACA-21-28 | 2026-10-22 | NUEVO | 2026-10-22 | 21 | 20.1
24603 - FLORA PPTO C | 984 | Indus. | Concreto | Placa cubierta escaleras ascensor y seti T3 | 2026-04-08 | 2026-05-06 | 2026-05-06 | 28 | 20.7 | 41.9 | 202.4 | PLACA | 21 | PLACA-21-28 | 2026-10-22 | NUEVO | 2026-10-22 | 21 | 21.2
24603 - FLORA PPTO C | 984 | Industrializado | Concreto | Placa cubierta escaleras, ascensor y set T3 | 2026-04-08 | 2026-04-22 | 2026-04-23 | 14 | 21 | 36.1 | 171.9 | PLACA | 21 | PLACA-21-14 | 2026-10-22 | NUEVO | 2026-10-22 | 16.24 | 15.1
24603 - FLORA PPTO C | 984 | Industrializado | Concreto | Placa cubierta escaleras, ascensor y set T3 | 2026-04-08 | 2026-04-15 | 2026-04-16 | 7 | 21 | 33 | 157.1 | PLACA | 21 | PLACA-21-7 | 2026-10-22 | NUEVO | 2026-10-22 | 13.86 | 12
24603 - FLORA PPTO C | 985 | Autoco. | Concreto | Muros T2, ejes 1, 3,1, A - B y F -2 , piso 1 | 2026-04-08 | 2026-05-06 | 2026-05-06 | 28 | 48.3 | 62.6 | 129.6 | MURO | 48 | MURO-48-28 | 2026-10-22 | NUEVO | 2026-10-22 | 48 | 14.3
24603 - FLORA PPTO C | 985 | Autoco. | Concreto | Muros T2, ejes 1, 3,1, A - B y F -2 , piso 1 | 2026-04-08 | 2026-05-06 | 2026-05-06 | 28 | 48.3 | 62.3 | 129 | MURO | 48 | MURO-48-28 | 2026-10-22 | NUEVO | 2026-10-22 | 48 | 14
24603 - FLORA PPTO C | 985 | Autoco. | Concreto | Muros T2, ejes 1, 3,1, A - B y F -2 , piso 1 | 2026-04-08 | 2026-05-06 | 2026-05-06 | 28 | 48.3 | 62.1 | 128.6 | MURO | 48 | MURO-48-28 | 2026-10-22 | NUEVO | 2026-10-22 | 48 | 13.8
24603 - FLORA PPTO C | 985 | Autocompactado | Concreto | Muros T2, piso 11, ejes 1-3 / A-B y F-L | 2026-04-08 | 2026-04-22 | 2026-04-23 | 14 | 48 | 49.9 | 104 | MURO | 48 | MURO-48-14 | 2026-10-22 | NUEVO | 2026-10-22 | 37.12 | 1.9
24603 - FLORA PPTO C | 985 | Autocompactado | Concreto | Muros T2, piso 11, ejes 1-3 / A-B y F-L | 2026-04-08 | 2026-04-15 | 2026-04-16 | 7 | 48 | 43.6 | 90.8 | MURO | 48 | MURO-48-7 | 2026-10-22 | NUEVO | 2026-10-22 | 31.68 | -4.4
24603 - FLORA PPTO C | 986 | Indus | Concreto | Placa T2, Piso 2, Ejes 9, 12 / A - L | 2026-04-09 | 2026-05-07 | 2026-05-07 | 28 | 41.4 | 55.4 | 133.8 | PLACA | 48 | PLACA-48-28 | 2026-10-22 | NUEVO | 2026-10-22 | 48 | 14
24603 - FLORA PPTO C | 986 | Indus | Concreto | Placa T2, Piso 2, Ejes 9, 12 / A - L | 2026-04-09 | 2026-05-07 | 2026-05-07 | 28 | 41.4 | 55.1 | 133.1 | PLACA | 48 | PLACA-48-28 | 2026-10-22 | NUEVO | 2026-10-22 | 48 | 13.7
24603 - FLORA PPTO C | 986 | Indus | Concreto | Placa T2, Piso 2, Ejes 9, 12 / A - L | 2026-04-09 | 2026-05-07 | 2026-05-07 | 28 | 41.4 | 53.8 | 130 | PLACA | 48 | PLACA-48-28 | 2026-10-22 | NUEVO | 2026-10-22 | 48 | 12.4
24603 - FLORA PPTO C | 986 | Industrializado | Concreto | Placa T2, piso 2, ejes 9-12 / A-L | 2026-04-09 | 2026-04-23 | 2026-04-27 | 14 | 42 | 46.5 | 110.7 | PLACA | 48 | PLACA-48-14 | 2026-10-22 | NUEVO | 2026-10-22 | 37.12 | 4.5
24603 - FLORA PPTO C | 986 | Industrializado | Concreto | Placa T2, piso 2, ejes 9-12 / A-L | 2026-04-09 | 2026-04-16 | 2026-04-16 | 7 | 42 | 46.2 | 110 | PLACA | 48 | PLACA-48-7 | 2026-10-22 | NUEVO | 2026-10-22 | 31.68 | 4.2
24603 - FLORA PPTO C | 987 | Autoco | Concreto | Muros T2, Piso 1, Ejes B - F / 1 - 2 | 2026-04-09 | 2026-05-07 | 2026-05-07 | 28 | 48.3 | 56.5 | 117 | MURO | 48 | MURO-48-28 | 2026-10-22 | NUEVO | 2026-10-22 | 48 | 8.2
24603 - FLORA PPTO C | 987 | Autoco | Concreto | Muros T2, Piso 1, Ejes B - F / 1 - 2 | 2026-04-09 | 2026-05-07 | 2026-05-07 | 28 | 48.3 | 56.2 | 116.4 | MURO | 48 | MURO-48-28 | 2026-10-22 | NUEVO | 2026-10-22 | 48 | 7.9
24603 - FLORA PPTO C | 987 | Autoco | Concreto | Muros T2, Piso 1, Ejes B - F / 1 - 2 | 2026-04-09 | 2026-05-07 | 2026-05-07 | 28 | 48.3 | 54.8 | 113.5 | MURO | 48 | MURO-48-28 | 2026-10-22 | NUEVO | 2026-10-22 | 48 | 6.5
24603 - FLORA PPTO C | 987 | Autocompactado | Concreto | Muros T2, piso 1, ejes B-F / 1-2 | 2026-04-09 | 2026-04-23 | 2026-04-27 | 14 | 48 | 38.7 | 80.6 | MURO | 48 | MURO-48-14 | 2026-10-22 | NUEVO | 2026-10-22 | 37.12 | -9.3
24603 - FLORA PPTO C | 987 | Autocompactado | Concreto | Muros T2, piso 1, ejes B-F / 1-2 | 2026-04-09 | 2026-04-16 | 2026-04-16 | 7 | 48 | 34.3 | 71.5 | MURO | 48 | MURO-48-7 | 2026-10-22 | NUEVO | 2026-10-22 | 31.68 | -13.7
24603 - FLORA PPTO C | 988 | Ptico | Concreto | Cimentación Ejes 6, 8 / E - I, Sótano Plataforma 1 | 2026-04-11 | 2026-05-09 | 2026-05-11 | 28 | 20.7 | 25.2 | 121.7 | AUTOCOMPAC | 21 | AUTOCOMPAC-21-28 | 2026-10-22 | NUEVO | 2026-10-22 |  | 4.5
24603 - FLORA PPTO C | 988 | Ptico | Concreto | Cimentación Ejes 6, 8 / E - I, Sótano Plataforma 1 | 2026-04-11 | 2026-05-09 | 2026-05-11 | 28 | 20.7 | 24.6 | 118.8 | AUTOCOMPAC | 21 | AUTOCOMPAC-21-28 | 2026-10-22 | NUEVO | 2026-10-22 |  | 3.9
24603 - FLORA PPTO C | 988 | Ptico | Concreto | Cimentación Ejes 6, 8 / E - I, Sótano Plataforma 1 | 2026-04-11 | 2026-05-09 | 2026-05-11 | 28 | 20.7 | 24.7 | 119.3 | AUTOCOMPAC | 21 | AUTOCOMPAC-21-28 | 2026-10-22 | NUEVO | 2026-10-22 |  | 4
24603 - FLORA PPTO C | 988 | Plástico | Concreto | Cimentación ejes 6-8 / E-I, plataforma 1 sótano | 2026-04-11 | 2026-04-25 | 2026-04-27 | 14 | 21 | 22.5 | 107.1 | AUTOCOMPAC | 21 | AUTOCOMPAC-21-14 | 2026-10-22 | NUEVO | 2026-10-22 |  | 1.5
24603 - FLORA PPTO C | 988 | Plástico | Concreto | Cimentación ejes 6-8 / E-I, plataforma 1 sótano | 2026-04-11 | 2026-04-18 | 2026-04-20 | 7 | 21 | 20.8 | 99 | AUTOCOMPAC | 21 | AUTOCOMPAC-21-7 | 2026-10-22 | NUEVO | 2026-10-22 |  | -0.2
24603 - FLORA PPTO C | 989 | Ptico | Concreto | Cimentación Ejes 6, 8 / E - I, Sótano Plataforma 1 | 2026-04-11 | 2026-05-09 | 2026-05-11 | 28 | 20.7 | 26.2 | 126.6 | AUTOCOMPAC | 21 | AUTOCOMPAC-21-28 | 2026-10-22 | NUEVO | 2026-10-22 |  | 5.5
24603 - FLORA PPTO C | 989 | Ptico | Concreto | Cimentación Ejes 6, 8 / E - I, Sótano Plataforma 1 | 2026-04-11 | 2026-05-09 | 2026-05-11 | 28 | 20.7 | 25.5 | 123.2 | AUTOCOMPAC | 21 | AUTOCOMPAC-21-28 | 2026-10-22 | NUEVO | 2026-10-22 |  | 4.8
24603 - FLORA PPTO C | 989 | Ptico | Concreto | Cimentación Ejes 6, 8 / E - I, Sótano Plataforma 1 | 2026-04-11 | 2026-05-09 | 2026-05-11 | 28 | 20.7 | 25.8 | 124.6 | AUTOCOMPAC | 21 | AUTOCOMPAC-21-28 | 2026-10-22 | NUEVO | 2026-10-22 |  | 5.1
24603 - FLORA PPTO C | 989 | Plástico | Concreto | Cimentación ejes 6-8 / E-I, plataforma 1 sótano | 2026-04-11 | 2026-04-25 | 2026-04-27 | 14 | 21 | 22.8 | 108.6 | AUTOCOMPAC | 21 | AUTOCOMPAC-21-14 | 2026-10-22 | NUEVO | 2026-10-22 |  | 1.8
24603 - FLORA PPTO C | 989 | Plástico | Concreto | Cimentación ejes 6-8 / E-I, plataforma 1 sótano | 2026-04-11 | 2026-04-18 | 2026-04-20 | 7 | 21 | 17.7 | 84.3 | AUTOCOMPAC | 21 | AUTOCOMPAC-21-7 | 2026-10-22 | NUEVO | 2026-10-22 |  | -3.3
24603 - FLORA PPTO C | 990 | Autoco | Concreto | Muros Sobre Recorrido, Ascensor T3 | 2026-04-11 | 2026-05-09 | 2026-05-11 | 28 | 27.6 | 35.7 | 129.3 | MURO | 28 | MURO-28-28 | 2026-10-22 | NUEVO | 2026-10-22 | 28 | 8.1
24603 - FLORA PPTO C | 990 | Autoco | Concreto | Muros Sobre Recorrido, Ascensor T3 | 2026-04-11 | 2026-05-09 | 2026-05-11 | 28 | 27.6 | 35.4 | 128.3 | MURO | 28 | MURO-28-28 | 2026-10-22 | NUEVO | 2026-10-22 | 28 | 7.8
24603 - FLORA PPTO C | 990 | Autoco | Concreto | Muros Sobre Recorrido, Ascensor T3 | 2026-04-11 | 2026-05-09 | 2026-05-11 | 28 | 27.6 | 35.9 | 130.1 | MURO | 28 | MURO-28-28 | 2026-10-22 | NUEVO | 2026-10-22 | 28 | 8.3
24603 - FLORA PPTO C | 990 | Autocompactado | Concreto | Muros sobre recorrido ascensor T3 | 2026-04-11 | 2026-04-25 | 2026-04-27 | 14 | 28 | 29.4 | 105 | MURO | 28 | MURO-28-14 | 2026-10-22 | NUEVO | 2026-10-22 | 21.65 | 1.4
24603 - FLORA PPTO C | 990 | Autocompactado | Concreto | Muros sobre recorrido ascensor T3 | 2026-04-11 | 2026-04-18 | 2026-04-20 | 7 | 28 | 25 | 89.3 | MURO | 28 | MURO-28-7 | 2026-10-22 | NUEVO | 2026-10-22 | 18.48 | -3
24603 - FLORA PPTO C | 991 | Ptico | Concreto | Cimentación T1, ejes 4,8 / A - L | 2026-04-13 | 2026-05-11 | 2026-05-13 | 28 | 31 | 41.7 | 134.5 | AUTOCOMPAC | 34 | AUTOCOMPAC-34-28 | 2026-10-22 | NUEVO | 2026-10-22 | 34 | 10.7
24603 - FLORA PPTO C | 991 | Ptico | Concreto | Cimentación T1, ejes 4,8 / A - L | 2026-04-13 | 2026-05-11 | 2026-05-13 | 28 | 31 | 42.4 | 136.8 | AUTOCOMPAC | 34 | AUTOCOMPAC-34-28 | 2026-10-22 | NUEVO | 2026-10-22 | 34 | 11.4
24603 - FLORA PPTO C | 991 | Ptico | Concreto | Cimentación T1, ejes 4,8 / A - L | 2026-04-13 | 2026-05-11 | 2026-05-13 | 28 | 31 | 41.1 | 132.6 | AUTOCOMPAC | 34 | AUTOCOMPAC-34-28 | 2026-10-22 | NUEVO | 2026-10-22 | 34 | 10.1
24603 - FLORA PPTO C | 991 | Plástico | Concreto | Cimentación T1, eje 4-8 / A-L | 2026-04-13 | 2026-04-27 | 2026-04-29 | 14 | 31 | 34.1 | 110 | AUTOCOMPAC | 34 | AUTOCOMPAC-34-14 | 2026-10-22 | NUEVO | 2026-10-22 | 26.29 | 3.1
24603 - FLORA PPTO C | 991 | Plástico | Concreto | Cimentación T1, eje 4-8 / A-L | 2026-04-13 | 2026-04-20 | 2026-04-21 | 7 | 31 | 24.5 | 79 | AUTOCOMPAC | 34 | AUTOCOMPAC-34-7 | 2026-10-22 | NUEVO | 2026-10-22 | 22.44 | -6.5
24603 - FLORA PPTO C | 992 | Ptico | Concreto | Cimentación T1, ejes 4,8 / A - L | 2026-04-13 | 2026-05-11 | 2026-05-13 | 28 | 31 | 39.3 | 126.8 | AUTOCOMPAC | 34 | AUTOCOMPAC-34-28 | 2026-10-22 | NUEVO | 2026-10-22 | 34 | 8.3
24603 - FLORA PPTO C | 992 | Ptico | Concreto | Cimentación T1, ejes 4,8 / A - L | 2026-04-13 | 2026-05-11 | 2026-05-13 | 28 | 31 | 39.4 | 127.1 | AUTOCOMPAC | 34 | AUTOCOMPAC-34-28 | 2026-10-22 | NUEVO | 2026-10-22 | 34 | 8.4
24603 - FLORA PPTO C | 992 | Ptico | Concreto | Cimentación T1, ejes 4,8 / A - L | 2026-04-13 | 2026-05-11 | 2026-05-13 | 28 | 31 | 39.6 | 127.7 | AUTOCOMPAC | 34 | AUTOCOMPAC-34-28 | 2026-10-22 | NUEVO | 2026-10-22 | 34 | 8.6
24603 - FLORA PPTO C | 992 | Plástico | Concreto | Cimentación T1, eje 4-8 / A-L | 2026-04-13 | 2026-04-27 | 2026-04-29 | 14 | 31 | 33.1 | 106.8 | AUTOCOMPAC | 34 | AUTOCOMPAC-34-14 | 2026-10-22 | NUEVO | 2026-10-22 | 26.29 | 2.1
24603 - FLORA PPTO C | 992 | Plástico | Concreto | Cimentación T1, eje 4-8 / A-L | 2026-04-13 | 2026-04-20 | 2026-04-21 | 7 | 31 | 25.7 | 82.9 | AUTOCOMPAC | 34 | AUTOCOMPAC-34-7 | 2026-10-22 | NUEVO | 2026-10-22 | 22.44 | -5.3
24603 - FLORA PPTO C | 993 | Indus | Concreto | Placa T2, ejes 7 , 9 / A - L , piso 2 | 2026-04-13 | 2026-05-11 | 2026-05-13 | 28 | 41.4 | 52.2 | 126.1 | PLACA | 48 | PLACA-48-28 | 2026-10-22 | NUEVO | 2026-10-22 | 48 | 10.8
24603 - FLORA PPTO C | 993 | Indus | Concreto | Placa T2, ejes 7 , 9 / A - L , piso 2 | 2026-04-13 | 2026-05-11 | 2026-05-13 | 28 | 41.4 | 52.6 | 127.1 | PLACA | 48 | PLACA-48-28 | 2026-10-22 | NUEVO | 2026-10-22 | 48 | 11.2
24603 - FLORA PPTO C | 993 | Indus | Concreto | Placa T2, ejes 7 , 9 / A - L , piso 2 | 2026-04-13 | 2026-05-11 | 2026-05-13 | 28 | 41.4 | 51.2 | 123.7 | PLACA | 48 | PLACA-48-28 | 2026-10-22 | NUEVO | 2026-10-22 | 48 | 9.8
24603 - FLORA PPTO C | 993 | Industrializado | Concreto | Placa T2, ejes 7-9 / A-L Piso 2 | 2026-04-13 | 2026-04-27 | 2026-04-29 | 14 | 42 | 45.2 | 107.6 | PLACA | 48 | PLACA-48-14 | 2026-10-22 | NUEVO | 2026-10-22 | 37.12 | 3.2
24603 - FLORA PPTO C | 993 | Industrializado | Concreto | Placa T2, ejes 7-9 / A-L Piso 2 | 2026-04-13 | 2026-04-20 | 2026-04-21 | 7 | 42 | 39.3 | 93.6 | PLACA | 48 | PLACA-48-7 | 2026-10-22 | NUEVO | 2026-10-22 | 31.68 | -2.7
24603 - FLORA PPTO C | 994 | Ptico | Concreto | Placa cubierta comercio 2 | 2026-04-14 | 2026-05-12 | 2026-05-13 | 28 | 20.7 | 36.1 | 174.4 | PLACA | 21 | PLACA-21-28 | 2026-10-22 | NUEVO | 2026-10-22 | 21 | 15.4
24603 - FLORA PPTO C | 994 | Ptico | Concreto | Placa cubierta comercio 2 | 2026-04-14 | 2026-05-12 | 2026-05-13 | 28 | 20.7 | 36.4 | 175.8 | PLACA | 21 | PLACA-21-28 | 2026-10-22 | NUEVO | 2026-10-22 | 21 | 15.7
24603 - FLORA PPTO C | 994 | Ptico | Concreto | Placa cubierta comercio 2 | 2026-04-14 | 2026-05-12 | 2026-05-13 | 28 | 20.7 | 36.9 | 178.3 | PLACA | 21 | PLACA-21-28 | 2026-10-22 | NUEVO | 2026-10-22 | 21 | 16.2
24603 - FLORA PPTO C | 994 | Plástico | Concreto | Placa cubierta comercio 2 | 2026-04-14 | 2026-04-28 | 2026-04-29 | 14 | 21 | 31.1 | 148.1 | PLACA | 21 | PLACA-21-14 | 2026-10-22 | NUEVO | 2026-10-22 | 16.24 | 10.1
24603 - FLORA PPTO C | 994 | Plástico | Concreto | Placa cubierta comercio 2 | 2026-04-14 | 2026-04-17 | 2026-04-20 | 3 | 21 | 18.4 | 87.6 | PLACA | 21 | PLACA-21-3 | 2026-10-22 | NUEVO | 2026-10-22 | 9.45 | -2.6
24603 - FLORA PPTO C | 995 | Ptico | Concreto | Placa cubierta comercio 2 | 2026-04-14 | 2026-05-12 | 2026-05-13 | 28 | 20.7 | 36.2 | 174.9 | PLACA | 21 | PLACA-21-28 | 2026-10-22 | NUEVO | 2026-10-22 | 21 | 15.5
24603 - FLORA PPTO C | 995 | Ptico | Concreto | Placa cubierta comercio 2 | 2026-04-14 | 2026-05-12 | 2026-05-13 | 28 | 20.7 | 36.5 | 176.3 | PLACA | 21 | PLACA-21-28 | 2026-10-22 | NUEVO | 2026-10-22 | 21 | 15.8
24603 - FLORA PPTO C | 995 | Ptico | Concreto | Placa cubierta comercio 2 | 2026-04-14 | 2026-05-12 | 2026-05-13 | 28 | 20.7 | 35.6 | 172 | PLACA | 21 | PLACA-21-28 | 2026-10-22 | NUEVO | 2026-10-22 | 21 | 14.9
24603 - FLORA PPTO C | 995 | Plástico | Concreto | Placa cubierta comercio 2 | 2026-04-14 | 2026-04-28 | 2026-04-29 | 14 | 21 | 32.1 | 152.9 | PLACA | 21 | PLACA-21-14 | 2026-10-22 | NUEVO | 2026-10-22 | 16.24 | 11.1
24603 - FLORA PPTO C | 995 | Plástico | Concreto | Placa cubierta comercio 2 | 2026-04-14 | 2026-04-17 | 2026-04-20 | 3 | 21 | 18.4 | 87.6 | PLACA | 21 | PLACA-21-3 | 2026-10-22 | NUEVO | 2026-10-22 | 9.45 | -2.6
24603 - FLORA PPTO C | 996 | Autocompactante | Concreto | Muros T2, ejes 11, 12, A-F y 12, A-2, piso 2 | 2026-04-14 | 2026-05-12 | 2026-05-13 | 28 | 48.3 | 59.4 | 123 | MURO | 48 | MURO-48-28 | 2026-10-22 | NUEVO | 2026-10-22 | 48 | 11.1
24603 - FLORA PPTO C | 996 | Autocompactante | Concreto | Muros T2, ejes 11, 12, A-F y 12, A-2, piso 2 | 2026-04-14 | 2026-05-12 | 2026-05-13 | 28 | 48.3 | 60.3 | 124.8 | MURO | 48 | MURO-48-28 | 2026-10-22 | NUEVO | 2026-10-22 | 48 | 12
24603 - FLORA PPTO C | 996 | Autocompactante | Concreto | Muros T2, ejes 11, 12, A-F y 12, A-2, piso 2 | 2026-04-14 | 2026-05-12 | 2026-05-13 | 28 | 48.3 | 58.9 | 121.9 | MURO | 48 | MURO-48-28 | 2026-10-22 | NUEVO | 2026-10-22 | 48 | 10.6
24603 - FLORA PPTO C | 996 | Autocompactado | Concreto | Muros T2, ejes 11-12 / A-F y 12-15 / A-L, piso 2 | 2026-04-14 | 2026-04-28 | 2026-04-29 | 14 | 48 | 44.9 | 93.5 | MURO | 48 | MURO-48-14 | 2026-10-22 | NUEVO | 2026-10-22 | 37.12 | -3.1
24603 - FLORA PPTO C | 996 | Autocompactado | Concreto | Muros T2, ejes 11-12 / A-F y 12-15 / A-L, piso 2 | 2026-04-14 | 2026-04-21 | 2026-04-23 | 7 | 48 | 37.2 | 77.5 | MURO | 48 | MURO-48-7 | 2026-10-22 | NUEVO | 2026-10-22 | 31.68 | -10.8
24603 - FLORA PPTO C | 997 | Industrializado | Concreto | Placa T2 piso 2 ejes 4-7 A-2 | 2026-04-15 | 2026-05-13 | 2026-05-13 | 28 | 41.4 | 63.7 | 153.9 | PLACA | 48 | PLACA-48-28 | 2026-10-22 | NUEVO | 2026-10-22 | 48 | 22.3
24603 - FLORA PPTO C | 997 | Industrializado | Concreto | Placa T2 piso 2 ejes 4-7 A-2 | 2026-04-15 | 2026-05-13 | 2026-05-13 | 28 | 41.4 | 63.5 | 153.4 | PLACA | 48 | PLACA-48-28 | 2026-10-22 | NUEVO | 2026-10-22 | 48 | 22.1
24603 - FLORA PPTO C | 997 | Industrializado | Concreto | Placa T2 piso 2 ejes 4-7 A-2 | 2026-04-15 | 2026-05-13 | 2026-05-13 | 28 | 41.4 | 64.5 | 155.8 | PLACA | 48 | PLACA-48-28 | 2026-10-22 | NUEVO | 2026-10-22 | 48 | 23.1
24603 - FLORA PPTO C | 997 | Industrializado | Concreto | Placa T2, piso 2, eje 4-7 / A-L | 2026-04-15 | 2026-04-29 | 2026-05-04 | 14 | 42 | 51.8 | 123.3 | PLACA | 48 | PLACA-48-14 | 2026-10-22 | NUEVO | 2026-10-22 | 37.12 | 9.8
24603 - FLORA PPTO C | 997 | Industrializado | Concreto | Placa T2, piso 2, eje 4-7 / A-L | 2026-04-15 | 2026-04-22 | 2026-04-23 | 7 | 42 | 49.9 | 118.8 | PLACA | 48 | PLACA-48-7 | 2026-10-22 | NUEVO | 2026-10-22 | 31.68 | 7.9
24603 - FLORA PPTO C | 998 | Autocompactado | Concreto | Muros T2, piso 2, ejes 9-12 / A-F | 2026-04-15 | 2026-04-29 | 2026-05-04 | 14 | 48 | 48.7 | 101.5 | MURO | 48 | MURO-48-14 | 2026-10-22 | NUEVO | 2026-10-22 | 37.12 | 0.7
24603 - FLORA PPTO C | 998 | Autocompactado | Concreto | Muros T2, piso 2, ejes 9-12 / A-F | 2026-04-15 | 2026-04-22 | 2026-04-23 | 7 | 48 | 47.7 | 99.4 | MURO | 48 | MURO-48-7 | 2026-10-22 | NUEVO | 2026-10-22 | 31.68 | -0.3
24603 - FLORA PPTO C | 999 | Industrializado | Concreto | Placa sobre recorrido ascensores T3 y T4 | 2026-04-16 | 2026-05-14 | 2026-05-14 | 28 | 20.7 | 32.1 | 155.1 | PLACA | 21 | PLACA-21-28 | 2026-10-22 | NUEVO | 2026-10-22 | 21 | 11.4
24603 - FLORA PPTO C | 999 | Industrializado | Concreto | Placa sobre recorrido ascensores T3 y T4 | 2026-04-16 | 2026-05-14 | 2026-05-14 | 28 | 20.7 | 32.4 | 156.5 | PLACA | 21 | PLACA-21-28 | 2026-10-22 | NUEVO | 2026-10-22 | 21 | 11.7
24603 - FLORA PPTO C | 999 | Industrializado | Concreto | Placa sobre recorrido ascensores T3 y T4 | 2026-04-16 | 2026-05-14 | 2026-05-14 | 28 | 20.7 | 33 | 159.4 | PLACA | 21 | PLACA-21-28 | 2026-10-22 | NUEVO | 2026-10-22 | 21 | 12.3
24603 - FLORA PPTO C | 999 | Industrializado | Concreto | Placa sobre recorrido ascensores T3 y T4 | 2026-04-16 | 2026-04-30 | 2026-05-04 | 14 | 21 | 26.9 | 128.1 | PLACA | 21 | PLACA-21-14 | 2026-10-22 | NUEVO | 2026-10-22 | 16.24 | 5.9
24603 - FLORA PPTO C | 999 | Industrializado | Concreto | Placa sobre recorrido ascensores T3 y T4 | 2026-04-16 | 2026-04-23 | 2026-04-27 | 7 | 21 | 22.1 | 105.2 | PLACA | 21 | PLACA-21-7 | 2026-10-22 | NUEVO | 2026-10-22 | 13.86 | 1.1
24603 - FLORA PPTO C | G-133 | No especificado | Concreto | Grouting piso 12 torre 2 | 2026-09-15 | 2026-10-13 | 2026-10-15 | 28 | 10 | 19.8 | 198 | AUTOCOMPAC | 21 | AUTOCOMPAC-21-28 | 2026-10-22 | NUEVO | 2026-10-22 |  | 9.8
24603 - FLORA PPTO C | G-133 | No especificado | Concreto | Grouting piso 12 torre 2 | 2026-09-15 | 2026-10-13 | 2026-10-15 | 28 | 10 | 19.4 | 194 | AUTOCOMPAC | 21 | AUTOCOMPAC-21-28 | 2026-10-22 | NUEVO | 2026-10-22 |  | 9.4
24603 - FLORA PPTO C | G-133 | No especificado | Concreto | Grouting piso 12 torre 2 | 2026-09-15 | 2026-10-13 | 2026-10-15 | 28 | 10 | 19.2 | 109.7 | AUTOCOMPAC | 21 | AUTOCOMPAC-21-28 | 2026-10-22 | NUEVO | 2026-10-22 |  | 9.2
24603 - FLORA PPTO C | G-133 | No especificado | Concreto | Grouting piso 12 torre 2 | 2026-09-15 | 2026-09-29 | 2026-10-02 | 14 | 10 | 16.2 | 162 | AUTOCOMPAC | 21 | AUTOCOMPAC-21-14 | 2026-10-22 | NUEVO | 2026-10-22 |  | 6.2
24603 - FLORA PPTO C | G-133 | No especificado | Concreto | Grouting piso 12 torre 2 | 2026-09-15 | 2026-09-22 | 2026-09-24 | 7 | 10 | 14.5 | 145 | AUTOCOMPAC | 21 | AUTOCOMPAC-21-7 | 2026-10-22 | NUEVO | 2026-10-22 |  | 4.5
24603 - FLORA PPTO C | G-134 | No especificado | Concreto | Grouting piso 12 torre 2 | 2026-09-15 | 2026-10-13 | 2026-10-15 | 28 | 10 | 20.8 | 208 | AUTOCOMPAC | 21 | AUTOCOMPAC-21-28 | 2026-10-22 | NUEVO | 2026-10-22 |  | 10.8
24603 - FLORA PPTO C | G-134 | No especificado | Concreto | Grouting piso 12 torre 2 | 2026-09-15 | 2026-10-13 | 2026-10-15 | 28 | 10 | 20.6 | 206 | AUTOCOMPAC | 21 | AUTOCOMPAC-21-28 | 2026-10-22 | NUEVO | 2026-10-22 |  | 10.6
24603 - FLORA PPTO C | G-134 | No especificado | Concreto | Grouting piso 12 torre 2 | 2026-09-15 | 2026-10-13 | 2026-10-15 | 28 | 10 | 20.3 | 203 | AUTOCOMPAC | 21 | AUTOCOMPAC-21-28 | 2026-10-22 | NUEVO | 2026-10-22 |  | 10.3
24603 - FLORA PPTO C | G-134 | No especificado | Concreto | Grouting piso 12 torre 2 | 2026-09-15 | 2026-09-29 | 2026-10-02 | 14 | 10 | 17.6 | 176 | AUTOCOMPAC | 21 | AUTOCOMPAC-21-14 | 2026-10-22 | NUEVO | 2026-10-22 |  | 7.6
24603 - FLORA PPTO C | G-134 | No especificado | Concreto | Grouting piso 12 torre 2 | 2026-09-15 | 2026-09-22 | 2026-09-24 | 7 | 10 | 16.4 | 164 | AUTOCOMPAC | 21 | AUTOCOMPAC-21-7 | 2026-10-22 | NUEVO | 2026-10-22 |  | 6.4
24603 - FLORA PPTO C | G145 | No especificado | Concreto | Grouting piso 2 torre 1 | 2026-10-06 | 2026-10-20 | 2026-10-22 | 14 | 10 | 16.1 | 161 | AUTOCOMPAC | 21 | AUTOCOMPAC-21-14 | 2026-10-22 | NUEVO | 2026-10-22 |  | 6.1
24603 - FLORA PPTO C | G145 | No especificado | Concreto | Grouting piso 2 torre 1 | 2026-10-06 | 2026-10-13 | 2026-10-15 | 7 | 10 | 13.7 | 137 | AUTOCOMPAC | 21 | AUTOCOMPAC-21-7 | 2026-10-22 | NUEVO | 2026-10-22 |  | 3.7
24603 - FLORA PPTO C | G146 | No especificado | Concreto | Grouting piso 2 torre 1 | 2026-10-06 | 2026-10-20 | 2026-10-22 | 14 | 10 | 14.9 | 149 | AUTOCOMPAC | 21 | AUTOCOMPAC-21-14 | 2026-10-22 | NUEVO | 2026-10-22 |  | 4.9
24603 - FLORA PPTO C | G146 | No especificado | Concreto | Grouting piso 2 torre 1 | 2026-10-06 | 2026-10-13 | 2026-10-15 | 7 | 10 | 13.1 | 131 | AUTOCOMPAC | 21 | AUTOCOMPAC-21-7 | 2026-10-22 | NUEVO | 2026-10-22 |  | 3.1
24603 - FLORA PPTO C | M-133 | No especificado | Concreto | Mortero piso 12 torre 2 | 2026-09-15 | 2026-10-13 | 2026-10-15 | 28 | 10 | 17.9 | 179 | OTRO | 21 | OTRO-21-28 | 2026-10-22 | NUEVO | 2026-10-22 |  | 7.9
24603 - FLORA PPTO C | M-133 | No especificado | Concreto | Mortero piso 12 torre 2 | 2026-09-15 | 2026-10-13 | 2026-10-15 | 28 | 10 | 17.6 | 176 | OTRO | 21 | OTRO-21-28 | 2026-10-22 | NUEVO | 2026-10-22 |  | 7.6
24603 - FLORA PPTO C | M-133 | No especificado | Concreto | Mortero piso 12 torre 2 | 2026-09-15 | 2026-10-13 | 2026-10-15 | 28 | 10 | 17.3 | 173 | OTRO | 21 | OTRO-21-28 | 2026-10-22 | NUEVO | 2026-10-22 |  | 7.3
24603 - FLORA PPTO C | M-133 | No especificado | Concreto | Mortero piso 12 torre 2 | 2026-09-15 | 2026-09-29 | 2026-10-02 | 14 | 10 | 15.7 | 157 | OTRO | 21 | OTRO-21-14 | 2026-10-22 | NUEVO | 2026-10-22 |  | 5.7
24603 - FLORA PPTO C | M-133 | No especificado | Concreto | Mortero piso 12 torre 2 | 2026-09-15 | 2026-09-22 | 2026-09-24 | 7 | 10 | 14.8 | 148 | OTRO | 21 | OTRO-21-7 | 2026-10-22 | NUEVO | 2026-10-22 |  | 4.8
24603 - FLORA PPTO C | M-134 | No especificado | Concreto | Mortero piso 12 torre 2 | 2026-09-15 | 2026-10-13 | 2026-10-15 | 28 | 10 | 20.1 | 201 | OTRO | 21 | OTRO-21-28 | 2026-10-22 | NUEVO | 2026-10-22 |  | 10.1
24603 - FLORA PPTO C | M-134 | No especificado | Concreto | Mortero piso 12 torre 2 | 2026-09-15 | 2026-10-13 | 2026-10-15 | 28 | 10 | 19.8 | 198 | OTRO | 21 | OTRO-21-28 | 2026-10-22 | NUEVO | 2026-10-22 |  | 9.8
24603 - FLORA PPTO C | M-134 | No especificado | Concreto | Mortero piso 12 torre 2 | 2026-09-15 | 2026-10-13 | 2026-10-15 | 28 | 10 | 19.6 | 196 | OTRO | 21 | OTRO-21-28 | 2026-10-22 | NUEVO | 2026-10-22 |  | 9.6
24603 - FLORA PPTO C | M-134 | No especificado | Concreto | Mortero piso 12 torre 2 | 2026-09-15 | 2026-09-29 | 2026-10-02 | 14 | 10 | 17.8 | 178 | OTRO | 21 | OTRO-21-14 | 2026-10-22 | NUEVO | 2026-10-22 |  | 7.8
24603 - FLORA PPTO C | M-134 | No especificado | Concreto | Mortero piso 12 torre 2 | 2026-09-15 | 2026-09-22 | 2026-09-24 | 7 | 10 | 16 | 160 | OTRO | 21 | OTRO-21-7 | 2026-10-22 | NUEVO | 2026-10-22 |  | 6
24603 - FLORA PPTO C | M-998 | Autocompactante | Concreto | Muros T2, piso 2 ejes 9-12 A-F | 2026-04-15 | 2026-05-13 | 2026-05-13 | 28 | 48.3 | 57.7 | 119.5 | MURO | 48 | MURO-48-28 | 2026-10-22 | NUEVO | 2026-10-22 | 48 | 9.4
24603 - FLORA PPTO C | M-998 | Autocompactante | Concreto | Muros T2, piso 2 ejes 9-12 A-F | 2026-04-15 | 2026-05-13 | 2026-05-13 | 28 | 48.3 | 58.6 | 121.3 | MURO | 48 | MURO-48-28 | 2026-10-22 | NUEVO | 2026-10-22 | 48 | 10.3
24603 - FLORA PPTO C | M-998 | Autocompactante | Concreto | Muros T2, piso 2 ejes 9-12 A-F | 2026-04-15 | 2026-05-13 | 2026-05-13 | 28 | 48.3 | 57.2 | 118.4 | MURO | 48 | MURO-48-28 | 2026-10-22 | NUEVO | 2026-10-22 | 48 | 8.9
24603 - FLORA PPTO C | M145 | No especificado | Concreto | Mortero piso 2 torre 1 | 2026-10-06 | 2026-10-20 | 2026-10-22 | 14 | 10 | 15.2 | 152 | OTRO | 21 | OTRO-21-14 | 2026-10-22 | NUEVO | 2026-10-22 |  | 5.2
24603 - FLORA PPTO C | M145 | No especificado | Concreto | Mortero piso 2 torre 1 | 2026-10-06 | 2026-10-13 | 2026-10-15 | 7 | 10 | 12.5 | 125 | OTRO | 21 | OTRO-21-7 | 2026-10-22 | NUEVO | 2026-10-22 |  | 2.5
24603 - FLORA PPTO C | M146 | No especificado | Concreto | Mortero piso 2 torre 1 | 2026-10-06 | 2026-10-20 | 2026-10-22 | 14 | 10 | 16.2 | 162 | OTRO | 21 | OTRO-21-14 | 2026-10-22 | NUEVO | 2026-10-22 |  | 6.2
24603 - FLORA PPTO C | M146 | No especificado | Concreto | Mortero piso 2 torre 1 | 2026-10-06 | 2026-10-13 | 2026-10-15 | 7 | 10 | 14.6 | 146 | OTRO | 21 | OTRO-21-7 | 2026-10-22 | NUEVO | 2026-10-22 |  | 4.6
28229 - PIAZZA PPTO C | M - 01 | Plástico | Concreto | Viga guia tramo 1 | 2026-03-24 | 2026-04-21 | 2026-04-21 | 28 | 20.7 | 39 | 188.4 | AUTOCOMPAC | 21 | AUTOCOMPAC-21-28 | 2026-10-22 | NUEVO | 2026-10-22 |  | 18.3
28229 - PIAZZA PPTO C | M - 01 | Plástico | Concreto | Viga guia tramo 1 | 2026-03-24 | 2026-04-21 | 2026-04-21 | 28 | 20.7 | 39.7 | 191.8 | AUTOCOMPAC | 21 | AUTOCOMPAC-21-28 | 2026-10-22 | NUEVO | 2026-10-22 |  | 19
28229 - PIAZZA PPTO C | M - 01 | Plástico | Concreto | Viga guia tramo 1 | 2026-03-24 | 2026-04-21 | 2026-04-21 | 28 | 20.7 | 40 | 193.2 | AUTOCOMPAC | 21 | AUTOCOMPAC-21-28 | 2026-10-22 | NUEVO | 2026-10-22 |  | 19.3
28229 - PIAZZA PPTO C | M - 01 | Plástico | Concreto | Viga guia tramo 1 | 2026-03-24 | 2026-04-07 | 2026-04-14 | 14 | 20.7 | 34.4 | 166.2 | AUTOCOMPAC | 21 | AUTOCOMPAC-21-14 | 2026-10-22 | NUEVO | 2026-10-22 |  | 13.7
28229 - PIAZZA PPTO C | M - 01 | Plástico | Concreto | Viga guia tramo 1 | 2026-03-24 | 2026-04-07 | 2026-04-14 | 14 | 20.7 | 34.6 | 167.1 | AUTOCOMPAC | 21 | AUTOCOMPAC-21-14 | 2026-10-22 | NUEVO | 2026-10-22 |  | 13.9
28229 - PIAZZA PPTO C | M - 01 | Plástico | Concreto | Viga guia tramo 1 | 2026-03-24 | 2026-03-31 | 2026-04-01 | 7 | 20.7 | 28.9 | 139.6 | AUTOCOMPAC | 21 | AUTOCOMPAC-21-7 | 2026-10-22 | NUEVO | 2026-10-22 |  | 8.2
28229 - PIAZZA PPTO C | M - 01 | Plástico | Concreto | Viga guia tramo 1 | 2026-03-24 | 2026-03-31 | 2026-04-01 | 7 | 20.7 | 29.2 | 141.1 | AUTOCOMPAC | 21 | AUTOCOMPAC-21-7 | 2026-10-22 | NUEVO | 2026-10-22 |  | 8.5
28229 - PIAZZA PPTO C | M - 03 | PLÁSTICO | Concreto | Plazoleta viga guía tramo 2 | 2026-03-27 | 2026-04-24 | 2026-04-24 | 28 | 20.7 | 35.2 | 170 | AUTOCOMPAC | 21 | AUTOCOMPAC-21-28 | 2026-10-22 | NUEVO | 2026-10-22 |  | 14.5
28229 - PIAZZA PPTO C | M - 03 | PLÁSTICO | Concreto | Plazoleta viga guía tramo 2 | 2026-03-27 | 2026-04-24 | 2026-04-24 | 28 | 20.7 | 34.1 | 164.7 | AUTOCOMPAC | 21 | AUTOCOMPAC-21-28 | 2026-10-22 | NUEVO | 2026-10-22 |  | 13.4
28229 - PIAZZA PPTO C | M - 03 | PLÁSTICO | Concreto | Plazoleta viga guía tramo 2 | 2026-03-27 | 2026-04-24 | 2026-04-24 | 28 | 20.7 | 34.8 | 168.1 | AUTOCOMPAC | 21 | AUTOCOMPAC-21-28 | 2026-10-22 | NUEVO | 2026-10-22 |  | 14.1
28229 - PIAZZA PPTO C | M - 03 | PLÁSTICO | Concreto | Plazoleta viga guía tramo 2 | 2026-03-27 | 2026-04-10 | 2026-04-14 | 14 | 20.7 | 30 | 144.9 | AUTOCOMPAC | 21 | AUTOCOMPAC-21-14 | 2026-10-22 | NUEVO | 2026-10-22 |  | 9.3
28229 - PIAZZA PPTO C | M - 03 | PLÁSTICO | Concreto | Plazoleta viga guía tramo 2 | 2026-03-27 | 2026-04-10 | 2026-04-14 | 14 | 20.7 | 28.9 | 139.6 | AUTOCOMPAC | 21 | AUTOCOMPAC-21-14 | 2026-10-22 | NUEVO | 2026-10-22 |  | 8.2
28229 - PIAZZA PPTO C | M - 03 | PLÁSTICO | Concreto | Plazoleta viga guía tramo 2 | 2026-03-27 | 2026-04-03 | 2026-04-14 | 7 | 20.7 | 26.5 | 128 | AUTOCOMPAC | 21 | AUTOCOMPAC-21-7 | 2026-10-22 | NUEVO | 2026-10-22 |  | 5.8
28229 - PIAZZA PPTO C | M - 03 | PLÁSTICO | Concreto | Plazoleta viga guía tramo 2 | 2026-03-27 | 2026-04-03 | 2026-04-14 | 7 | 20.7 | 25.5 | 123.2 | AUTOCOMPAC | 21 | AUTOCOMPAC-21-7 | 2026-10-22 | NUEVO | 2026-10-22 |  | 4.8
28229 - PIAZZA PPTO C | M - 03 | PLÁSTICO | Concreto | Plazoleta viga guía tramo 2 | 2026-03-27 | 2026-03-31 | 2026-04-14 | 4 | 20.7 | 18.4 | 88.9 | AUTOCOMPAC | 21 | AUTOCOMPAC-21-4 | 2026-10-22 | NUEVO | 2026-10-22 |  | -2.3
28229 - PIAZZA PPTO C | M - 03 | PLÁSTICO | Concreto | Plazoleta viga guía tramo 2 | 2026-03-27 | 2026-03-31 | 2026-04-14 | 4 | 20.7 | 17.7 | 85.5 | AUTOCOMPAC | 21 | AUTOCOMPAC-21-4 | 2026-10-22 | NUEVO | 2026-10-22 |  | -3
28229 - PIAZZA PPTO C | M - 102 | Tremie 1 " | Concreto | Plazoleta pantalla tramo H - 8 | 2026-05-08 | 2026-06-05 | 2026-06-10 | 28 | 27.6 | 32.9 | 119.2 | TREMIE | 28 | TREMIE-28-28 | 2026-10-22 | NUEVO | 2026-10-22 | 28 | 5.3
28229 - PIAZZA PPTO C | M - 102 | Tremie 1 " | Concreto | Plazoleta pantalla tramo H - 8 | 2026-05-08 | 2026-06-05 | 2026-06-10 | 28 | 27.6 | 33.3 | 120.7 | TREMIE | 28 | TREMIE-28-28 | 2026-10-22 | NUEVO | 2026-10-22 | 28 | 5.7
28229 - PIAZZA PPTO C | M - 102 | Tremie 1 " | Concreto | Plazoleta pantalla tramo H - 8 | 2026-05-08 | 2026-06-05 | 2026-06-10 | 28 | 27.6 | 32.2 | 116.7 | TREMIE | 28 | TREMIE-28-28 | 2026-10-22 | NUEVO | 2026-10-22 | 28 | 4.6
28229 - PIAZZA PPTO C | M - 102 | Tremie 1 " | Concreto | Plazoleta pantalla tramo H - 8 | 2026-05-08 | 2026-05-22 | 2026-05-22 | 14 | 27.6 | 27.7 | 100.4 | TREMIE | 28 | TREMIE-28-14 | 2026-10-22 | NUEVO | 2026-10-22 | 19.79 | 0.1
28229 - PIAZZA PPTO C | M - 102 | Tremie 1 " | Concreto | Plazoleta pantalla tramo H - 8 | 2026-05-08 | 2026-05-22 | 2026-05-22 | 14 | 27.6 | 27.1 | 98.2 | TREMIE | 28 | TREMIE-28-14 | 2026-10-22 | NUEVO | 2026-10-22 | 19.79 | -0.5
28229 - PIAZZA PPTO C | M - 102 | Tremie 1 " | Concreto | Plazoleta pantalla tramo H - 8 | 2026-05-08 | 2026-05-15 | 2026-05-15 | 7 | 27.6 | 22.4 | 81.2 | TREMIE | 28 | TREMIE-28-7 | 2026-10-22 | NUEVO | 2026-10-22 | 15.68 | -5.2
28229 - PIAZZA PPTO C | M - 102 | Tremie 1 " | Concreto | Plazoleta pantalla tramo H - 8 | 2026-05-08 | 2026-05-15 | 2026-05-15 | 7 | 27.6 | 21.6 | 78.3 | TREMIE | 28 | TREMIE-28-7 | 2026-10-22 | NUEVO | 2026-10-22 | 15.68 | -6
28229 - PIAZZA PPTO C | M - 102 | Tremie 1 " | Concreto | Plazoleta pantalla tramo H - 8 | 2026-05-08 | 2026-05-12 | 2026-05-14 | 4 | 27.6 | 17.7 | 64.1 | TREMIE | 28 | TREMIE-28-4 | 2026-10-22 | NUEVO | 2026-10-22 | 10.22 | -9.9
28229 - PIAZZA PPTO C | M - 102 | Tremie 1 " | Concreto | Plazoleta pantalla tramo H - 8 | 2026-05-08 | 2026-05-12 | 2026-05-14 | 4 | 27.6 | 16.8 | 60.9 | TREMIE | 28 | TREMIE-28-4 | 2026-10-22 | NUEVO | 2026-10-22 | 10.22 | -10.8
28229 - PIAZZA PPTO C | M - 108 | Tremie 1" | Concreto | Plazoleta barrete BA - 32 y pantalla tramo M - 05 | 2026-05-09 | 2026-06-06 | 2026-06-10 | 28 | 27.6 | 33.5 | 121.4 | TREMIE | 28 | TREMIE-28-28 | 2026-10-22 | NUEVO | 2026-10-22 | 28 | 5.9
28229 - PIAZZA PPTO C | M - 108 | Tremie 1" | Concreto | Plazoleta barrete BA - 32 y pantalla tramo M - 05 | 2026-05-09 | 2026-06-06 | 2026-06-10 | 28 | 27.6 | 34 | 123.2 | TREMIE | 28 | TREMIE-28-28 | 2026-10-22 | NUEVO | 2026-10-22 | 28 | 6.4
28229 - PIAZZA PPTO C | M - 108 | Tremie 1" | Concreto | Plazoleta barrete BA - 32 y pantalla tramo M - 05 | 2026-05-09 | 2026-06-06 | 2026-06-10 | 28 | 27.6 | 33.5 | 121.4 | TREMIE | 28 | TREMIE-28-28 | 2026-10-22 | NUEVO | 2026-10-22 | 28 | 5.9
28229 - PIAZZA PPTO C | M - 108 | Tremie 1" | Concreto | Plazoleta barrete BA - 32 y pantalla tramo M - 05 | 2026-05-09 | 2026-05-23 | 2026-05-26 | 14 | 27.6 | 28.9 | 104.7 | TREMIE | 28 | TREMIE-28-14 | 2026-10-22 | NUEVO | 2026-10-22 | 19.79 | 1.3
28229 - PIAZZA PPTO C | M - 108 | Tremie 1" | Concreto | Plazoleta barrete BA - 32 y pantalla tramo M - 05 | 2026-05-09 | 2026-05-23 | 2026-05-26 | 14 | 27.6 | 28 | 101.4 | TREMIE | 28 | TREMIE-28-14 | 2026-10-22 | NUEVO | 2026-10-22 | 19.79 | 0.4
28229 - PIAZZA PPTO C | M - 108 | Tremie 1" | Concreto | Plazoleta barrete BA - 32 y pantalla tramo M - 05 | 2026-05-09 | 2026-05-16 | 2026-05-20 | 7 | 27.6 | 24.1 | 87.3 | TREMIE | 28 | TREMIE-28-7 | 2026-10-22 | NUEVO | 2026-10-22 | 15.68 | -3.5
28229 - PIAZZA PPTO C | M - 108 | Tremie 1" | Concreto | Plazoleta barrete BA - 32 y pantalla tramo M - 05 | 2026-05-09 | 2026-05-16 | 2026-05-20 | 7 | 27.6 | 23.5 | 85.1 | TREMIE | 28 | TREMIE-28-7 | 2026-10-22 | NUEVO | 2026-10-22 | 15.68 | -4.1
28229 - PIAZZA PPTO C | M - 108 | Tremie 1" | Concreto | Plazoleta barrete BA - 32 y pantalla tramo M - 05 | 2026-05-09 | 2026-05-12 | 2026-05-14 | 3 | 27.6 | 18.4 | 66.7 | TREMIE | 28 | TREMIE-28-3 | 2026-10-22 | NUEVO | 2026-10-22 | 8.4 | -9.2
28229 - PIAZZA PPTO C | M - 108 | Tremie 1" | Concreto | Plazoleta barrete BA - 32 y pantalla tramo M - 05 | 2026-05-09 | 2026-05-12 | 2026-05-14 | 3 | 27.6 | 17.6 | 63.8 | TREMIE | 28 | TREMIE-28-3 | 2026-10-22 | NUEVO | 2026-10-22 | 8.4 | -10
28229 - PIAZZA PPTO C | M - 122 | Tremie 1" | Concreto | Plazoleta pantalla tramo MH - 10 | 2026-05-15 | 2026-06-12 | 2026-06-12 | 28 | 27.6 | 30.8 | 111.6 | TREMIE | 28 | TREMIE-28-28 | 2026-10-22 | NUEVO | 2026-10-22 | 28 | 3.2
28229 - PIAZZA PPTO C | M - 122 | Tremie 1" | Concreto | Plazoleta pantalla tramo MH - 10 | 2026-05-15 | 2026-06-12 | 2026-06-12 | 28 | 27.6 | 30.6 | 110.9 | TREMIE | 28 | TREMIE-28-28 | 2026-10-22 | NUEVO | 2026-10-22 | 28 | 3
28229 - PIAZZA PPTO C | M - 122 | Tremie 1" | Concreto | Plazoleta pantalla tramo MH - 10 | 2026-05-15 | 2026-06-12 | 2026-06-12 | 28 | 27.6 | 30 | 108.7 | TREMIE | 28 | TREMIE-28-28 | 2026-10-22 | NUEVO | 2026-10-22 | 28 | 2.4
28229 - PIAZZA PPTO C | M - 122 | Tremie 1" | Concreto | Plazoleta pantalla tramo MH - 10 | 2026-05-15 | 2026-05-29 | 2026-06-01 | 14 | 27.6 | 24.6 | 89.1 | TREMIE | 28 | TREMIE-28-14 | 2026-10-22 | NUEVO | 2026-10-22 | 19.79 | -3
28229 - PIAZZA PPTO C | M - 122 | Tremie 1" | Concreto | Plazoleta pantalla tramo MH - 10 | 2026-05-15 | 2026-05-29 | 2026-06-01 | 14 | 27.6 | 24.2 | 87.7 | TREMIE | 28 | TREMIE-28-14 | 2026-10-22 | NUEVO | 2026-10-22 | 19.79 | -3.4
28229 - PIAZZA PPTO C | M - 122 | Tremie 1" | Concreto | Plazoleta pantalla tramo MH - 10 | 2026-05-15 | 2026-05-22 | 2026-05-26 | 7 | 27.6 | 21.4 | 77.5 | TREMIE | 28 | TREMIE-28-7 | 2026-10-22 | NUEVO | 2026-10-22 | 15.68 | -6.2
28229 - PIAZZA PPTO C | M - 122 | Tremie 1" | Concreto | Plazoleta pantalla tramo MH - 10 | 2026-05-15 | 2026-05-22 | 2026-05-26 | 7 | 27.6 | 20.7 | 75 | TREMIE | 28 | TREMIE-28-7 | 2026-10-22 | NUEVO | 2026-10-22 | 15.68 | -6.9
28229 - PIAZZA PPTO C | M - 122 | Tremie 1" | Concreto | Plazoleta pantalla tramo MH - 10 | 2026-05-15 | 2026-05-19 | 2026-05-26 | 4 | 27.6 | 17.9 | 64.9 | TREMIE | 28 | TREMIE-28-4 | 2026-10-22 | NUEVO | 2026-10-22 | 10.22 | -9.7
28229 - PIAZZA PPTO C | M - 122 | Tremie 1" | Concreto | Plazoleta pantalla tramo MH - 10 | 2026-05-15 | 2026-05-19 | 2026-05-26 | 4 | 27.6 | 17 | 61.6 | TREMIE | 28 | TREMIE-28-4 | 2026-10-22 | NUEVO | 2026-10-22 | 10.22 | -10.6
28229 - PIAZZA PPTO C | M - 129 | Tremie 1" | Concreto | Plazoleta Barrete BA - 30 | 2026-05-20 | 2026-06-17 | 2026-06-18 | 28 | 27.6 | 28.7 | 104 | TREMIE | 28 | TREMIE-28-28 | 2026-10-22 | NUEVO | 2026-10-22 | 28 | 1.1
28229 - PIAZZA PPTO C | M - 129 | Tremie 1" | Concreto | Plazoleta Barrete BA - 30 | 2026-05-20 | 2026-06-17 | 2026-06-18 | 28 | 27.6 | 28.5 | 103.3 | TREMIE | 28 | TREMIE-28-28 | 2026-10-22 | NUEVO | 2026-10-22 | 28 | 0.9
28229 - PIAZZA PPTO C | M - 129 | Tremie 1" | Concreto | Plazoleta Barrete BA - 30 | 2026-05-20 | 2026-06-17 | 2026-06-18 | 28 | 27.6 | 28.2 | 102.2 | TREMIE | 28 | TREMIE-28-28 | 2026-10-22 | NUEVO | 2026-10-22 | 28 | 0.6
28229 - PIAZZA PPTO C | M - 129 | Tremie 1" | Concreto | Plazoleta Barrete BA - 30 | 2026-05-20 | 2026-06-03 | 2026-06-03 | 14 | 27.6 | 25.4 | 92 | TREMIE | 28 | TREMIE-28-14 | 2026-10-22 | NUEVO | 2026-10-22 | 19.79 | -2.2
28229 - PIAZZA PPTO C | M - 129 | Tremie 1" | Concreto | Plazoleta Barrete BA - 30 | 2026-05-20 | 2026-06-03 | 2026-06-03 | 14 | 27.6 | 24.7 | 89.5 | TREMIE | 28 | TREMIE-28-14 | 2026-10-22 | NUEVO | 2026-10-22 | 19.79 | -2.9
28229 - PIAZZA PPTO C | M - 129 | Tremie 1" | Concreto | Plazoleta Barrete BA - 30 | 2026-05-20 | 2026-05-27 | 2026-05-28 | 7 | 27.6 | 21.3 | 77.2 | TREMIE | 28 | TREMIE-28-7 | 2026-10-22 | NUEVO | 2026-10-22 | 15.68 | -6.3
28229 - PIAZZA PPTO C | M - 129 | Tremie 1" | Concreto | Plazoleta Barrete BA - 30 | 2026-05-20 | 2026-05-27 | 2026-05-28 | 7 | 27.6 | 20.6 | 74.6 | TREMIE | 28 | TREMIE-28-7 | 2026-10-22 | NUEVO | 2026-10-22 | 15.68 | -7
28229 - PIAZZA PPTO C | M - 129 | Tremie 1" | Concreto | Plazoleta Barrete BA - 30 | 2026-05-20 | 2026-05-23 | 2026-05-26 | 3 | 27.6 | 17 | 61.6 | TREMIE | 28 | TREMIE-28-3 | 2026-10-22 | NUEVO | 2026-10-22 | 8.4 | -10.6
28229 - PIAZZA PPTO C | M - 129 | Tremie 1" | Concreto | Plazoleta Barrete BA - 30 | 2026-05-20 | 2026-05-23 | 2026-05-26 | 3 | 27.6 | 16.4 | 59.4 | TREMIE | 28 | TREMIE-28-3 | 2026-10-22 | NUEVO | 2026-10-22 | 8.4 | -11.2
28229 - PIAZZA PPTO C | M - 144 | Tremie 1" | Concreto | Plazoleta pantalla tramo H - 11 | 2026-05-27 | 2026-06-24 | 2026-06-25 | 28 | 27.6 | 37.4 | 135.5 | TREMIE | 28 | TREMIE-28-28 | 2026-10-22 | NUEVO | 2026-10-22 | 28 | 9.8
28229 - PIAZZA PPTO C | M - 144 | Tremie 1" | Concreto | Plazoleta pantalla tramo H - 11 | 2026-05-27 | 2026-06-24 | 2026-06-25 | 28 | 27.6 | 36.6 | 132.6 | TREMIE | 28 | TREMIE-28-28 | 2026-10-22 | NUEVO | 2026-10-22 | 28 | 9
28229 - PIAZZA PPTO C | M - 144 | Tremie 1" | Concreto | Plazoleta pantalla tramo H - 11 | 2026-05-27 | 2026-06-24 | 2026-06-25 | 28 | 27.6 | 37.3 | 135.1 | TREMIE | 28 | TREMIE-28-28 | 2026-10-22 | NUEVO | 2026-10-22 | 28 | 9.7
28229 - PIAZZA PPTO C | M - 144 | Tremie 1" | Concreto | Plazoleta pantalla tramo H - 11 | 2026-05-27 | 2026-06-10 | 2026-06-12 | 14 | 27.6 | 30.5 | 110.5 | TREMIE | 28 | TREMIE-28-14 | 2026-10-22 | NUEVO | 2026-10-22 | 19.79 | 2.9
28229 - PIAZZA PPTO C | M - 144 | Tremie 1" | Concreto | Plazoleta pantalla tramo H - 11 | 2026-05-27 | 2026-06-10 | 2026-06-12 | 14 | 27.6 | 31.3 | 113.4 | TREMIE | 28 | TREMIE-28-14 | 2026-10-22 | NUEVO | 2026-10-22 | 19.79 | 3.7
28229 - PIAZZA PPTO C | M - 144 | Tremie 1" | Concreto | Plazoleta pantalla tramo H - 11 | 2026-05-27 | 2026-06-03 | 2026-06-03 | 7 | 27.6 | 25.8 | 93.5 | TREMIE | 28 | TREMIE-28-7 | 2026-10-22 | NUEVO | 2026-10-22 | 15.68 | -1.8
28229 - PIAZZA PPTO C | M - 144 | Tremie 1" | Concreto | Plazoleta pantalla tramo H - 11 | 2026-05-27 | 2026-06-03 | 2026-06-03 | 7 | 27.6 | 25.1 | 90.9 | TREMIE | 28 | TREMIE-28-7 | 2026-10-22 | NUEVO | 2026-10-22 | 15.68 | -2.5
28229 - PIAZZA PPTO C | M - 144 | Tremie 1" | Concreto | Plazoleta pantalla tramo H - 11 | 2026-05-27 | 2026-05-30 | 2026-06-02 | 3 | 27.6 | 22.3 | 80.8 | TREMIE | 28 | TREMIE-28-3 | 2026-10-22 | NUEVO | 2026-10-22 | 8.4 | -5.3
28229 - PIAZZA PPTO C | M - 144 | Tremie 1" | Concreto | Plazoleta pantalla tramo H - 11 | 2026-05-27 | 2026-05-30 | 2026-06-02 | 3 | 27.6 | 21.3 | 77.2 | TREMIE | 28 | TREMIE-28-3 | 2026-10-22 | NUEVO | 2026-10-22 | 8.4 | -6.3
28229 - PIAZZA PPTO C | M - 149 | Tremie 1" | Concreto | Plazoleta pantalla tramo H - 12 | 2026-05-30 | 2026-06-27 | 2026-07-01 | 28 | 27.6 | 34.4 | 124.6 | TREMIE | 28 | TREMIE-28-28 | 2026-10-22 | NUEVO | 2026-10-22 | 28 | 6.8
28229 - PIAZZA PPTO C | M - 149 | Tremie 1" | Concreto | Plazoleta pantalla tramo H - 12 | 2026-05-30 | 2026-06-27 | 2026-07-01 | 28 | 27.6 | 35.6 | 129 | TREMIE | 28 | TREMIE-28-28 | 2026-10-22 | NUEVO | 2026-10-22 | 28 | 8
28229 - PIAZZA PPTO C | M - 149 | Tremie 1" | Concreto | Plazoleta pantalla tramo H - 12 | 2026-05-30 | 2026-06-27 | 2026-07-01 | 28 | 27.6 | 34.2 | 123.9 | TREMIE | 28 | TREMIE-28-28 | 2026-10-22 | NUEVO | 2026-10-22 | 28 | 6.6
28229 - PIAZZA PPTO C | M - 149 | Tremie 1" | Concreto | Plazoleta pantalla tramo H - 12 | 2026-05-30 | 2026-06-13 | 2026-06-18 | 14 | 27.6 | 29.6 | 107.2 | TREMIE | 28 | TREMIE-28-14 | 2026-10-22 | NUEVO | 2026-10-22 | 19.79 | 2
28229 - PIAZZA PPTO C | M - 149 | Tremie 1" | Concreto | Plazoleta pantalla tramo H - 12 | 2026-05-30 | 2026-06-13 | 2026-06-18 | 14 | 27.6 | 28.7 | 104 | TREMIE | 28 | TREMIE-28-14 | 2026-10-22 | NUEVO | 2026-10-22 | 19.79 | 1.1
28229 - PIAZZA PPTO C | M - 149 | Tremie 1" | Concreto | Plazoleta pantalla tramo H - 12 | 2026-05-30 | 2026-06-06 | 2026-06-10 | 7 | 27.6 | 24.6 | 89.1 | TREMIE | 28 | TREMIE-28-7 | 2026-10-22 | NUEVO | 2026-10-22 | 15.68 | -3
28229 - PIAZZA PPTO C | M - 149 | Tremie 1" | Concreto | Plazoleta pantalla tramo H - 12 | 2026-05-30 | 2026-06-06 | 2026-06-10 | 7 | 27.6 | 23.9 | 86.6 | TREMIE | 28 | TREMIE-28-7 | 2026-10-22 | NUEVO | 2026-10-22 | 15.68 | -3.7
28229 - PIAZZA PPTO C | M - 149 | Tremie 1" | Concreto | Plazoleta pantalla tramo H - 12 | 2026-05-30 | 2026-06-02 | 2026-06-04 | 3 | 27.6 | 21.2 | 76.8 | TREMIE | 28 | TREMIE-28-3 | 2026-10-22 | NUEVO | 2026-10-22 | 8.4 | -6.4
28229 - PIAZZA PPTO C | M - 149 | Tremie 1" | Concreto | Plazoleta pantalla tramo H - 12 | 2026-05-30 | 2026-06-02 | 2026-06-04 | 3 | 27.6 | 20.6 | 74.6 | TREMIE | 28 | TREMIE-28-3 | 2026-10-22 | NUEVO | 2026-10-22 | 8.4 | -7
28229 - PIAZZA PPTO C | M - 16 | Plástico 1" | Concreto | Viga guia tramo 3 plazoleta | 2026-04-06 | 2026-05-04 | 2026-05-06 | 28 | 20.7 | 27.9 | 134.8 | AUTOCOMPAC | 21 | AUTOCOMPAC-21-28 | 2026-10-22 | NUEVO | 2026-10-22 |  | 7.2
28229 - PIAZZA PPTO C | M - 16 | Plástico 1" | Concreto | Viga guia tramo 3 plazoleta | 2026-04-06 | 2026-05-04 | 2026-05-06 | 28 | 20.7 | 27.3 | 131.9 | AUTOCOMPAC | 21 | AUTOCOMPAC-21-28 | 2026-10-22 | NUEVO | 2026-10-22 |  | 6.6
28229 - PIAZZA PPTO C | M - 16 | Plástico 1" | Concreto | Viga guia tramo 3 plazoleta | 2026-04-06 | 2026-05-04 | 2026-05-06 | 28 | 20.7 | 28 | 135.3 | AUTOCOMPAC | 21 | AUTOCOMPAC-21-28 | 2026-10-22 | NUEVO | 2026-10-22 |  | 7.3
28229 - PIAZZA PPTO C | M - 16 | Plástico 1" | Concreto | Viga guia tramo 3 plazoleta | 2026-04-06 | 2026-04-20 | 2026-04-21 | 14 | 20.7 | 22.8 | 110.1 | AUTOCOMPAC | 21 | AUTOCOMPAC-21-14 | 2026-10-22 | NUEVO | 2026-10-22 |  | 2.1
28229 - PIAZZA PPTO C | M - 16 | Plástico 1" | Concreto | Viga guia tramo 3 plazoleta | 2026-04-06 | 2026-04-20 | 2026-04-21 | 14 | 20.7 | 23 | 111.1 | AUTOCOMPAC | 21 | AUTOCOMPAC-21-14 | 2026-10-22 | NUEVO | 2026-10-22 |  | 2.3
28229 - PIAZZA PPTO C | M - 16 | Plástico 1" | Concreto | Viga guia tramo 3 plazoleta | 2026-04-06 | 2026-04-13 | 2026-04-14 | 7 | 20.7 | 18.6 | 89.9 | AUTOCOMPAC | 21 | AUTOCOMPAC-21-7 | 2026-10-22 | NUEVO | 2026-10-22 |  | -2.1
28229 - PIAZZA PPTO C | M - 16 | Plástico 1" | Concreto | Viga guia tramo 3 plazoleta | 2026-04-06 | 2026-04-13 | 2026-04-14 | 7 | 20.7 | 18.4 | 88.9 | AUTOCOMPAC | 21 | AUTOCOMPAC-21-7 | 2026-10-22 | NUEVO | 2026-10-22 |  | -2.3
28229 - PIAZZA PPTO C | M - 16 | Plástico 1" | Concreto | Viga guia tramo 3 plazoleta | 2026-04-06 | 2026-04-09 | 2026-04-14 | 3 | 20.7 | 12.5 | 60.4 | AUTOCOMPAC | 21 | AUTOCOMPAC-21-3 | 2026-10-22 | NUEVO | 2026-10-22 |  | -8.2
28229 - PIAZZA PPTO C | M - 16 | Plástico 1" | Concreto | Viga guia tramo 3 plazoleta | 2026-04-06 | 2026-04-09 | 2026-04-14 | 3 | 20.7 | 12.4 | 59.9 | AUTOCOMPAC | 21 | AUTOCOMPAC-21-3 | 2026-10-22 | NUEVO | 2026-10-22 |  | -8.3
28229 - PIAZZA PPTO C | M - 170 | Tremie 1" | Concreto | Plazoleta pantalla tramo H - 20 y Pilote Kelly zonas comunes #75 | 2026-06-16 | 2026-07-14 | 2026-07-15 | 28 | 27.6 | 35 | 126.8 | TREMIE | 28 | TREMIE-28-28 | 2026-10-22 | NUEVO | 2026-10-22 | 28 | 7.4
28229 - PIAZZA PPTO C | M - 170 | Tremie 1" | Concreto | Plazoleta pantalla tramo H - 20 y Pilote Kelly zonas comunes #75 | 2026-06-16 | 2026-07-14 | 2026-07-15 | 28 | 27.6 | 35.7 | 129.3 | TREMIE | 28 | TREMIE-28-28 | 2026-10-22 | NUEVO | 2026-10-22 | 28 | 8.1
28229 - PIAZZA PPTO C | M - 170 | Tremie 1" | Concreto | Plazoleta pantalla tramo H - 20 y Pilote Kelly zonas comunes #75 | 2026-06-16 | 2026-07-14 | 2026-07-15 | 28 | 27.6 | 36.2 | 131.2 | TREMIE | 28 | TREMIE-28-28 | 2026-10-22 | NUEVO | 2026-10-22 | 28 | 8.6
28229 - PIAZZA PPTO C | M - 170 | Tremie 1" | Concreto | Plazoleta pantalla tramo H - 20 y Pilote Kelly zonas comunes #75 | 2026-06-16 | 2026-06-30 | 2026-07-01 | 14 | 27.6 | 30.6 | 110.9 | TREMIE | 28 | TREMIE-28-14 | 2026-10-22 | NUEVO | 2026-10-22 | 19.79 | 3
28229 - PIAZZA PPTO C | M - 170 | Tremie 1" | Concreto | Plazoleta pantalla tramo H - 20 y Pilote Kelly zonas comunes #75 | 2026-06-16 | 2026-06-30 | 2026-07-01 | 14 | 27.6 | 29.9 | 108.3 | TREMIE | 28 | TREMIE-28-14 | 2026-10-22 | NUEVO | 2026-10-22 | 19.79 | 2.3
28229 - PIAZZA PPTO C | M - 170 | Tremie 1" | Concreto | Plazoleta pantalla tramo H - 20 y Pilote Kelly zonas comunes #75 | 2026-06-16 | 2026-06-23 | 2026-06-25 | 7 | 27.6 | 26 | 94.2 | TREMIE | 28 | TREMIE-28-7 | 2026-10-22 | NUEVO | 2026-10-22 | 15.68 | -1.6
28229 - PIAZZA PPTO C | M - 170 | Tremie 1" | Concreto | Plazoleta pantalla tramo H - 20 y Pilote Kelly zonas comunes #75 | 2026-06-16 | 2026-06-23 | 2026-06-25 | 7 | 27.6 | 26.3 | 95.3 | TREMIE | 28 | TREMIE-28-7 | 2026-10-22 | NUEVO | 2026-10-22 | 15.68 | -1.3
28229 - PIAZZA PPTO C | M - 170 | Tremie 1" | Concreto | Plazoleta pantalla tramo H - 20 y Pilote Kelly zonas comunes #75 | 2026-06-16 | 2026-06-19 | 2026-06-22 | 3 | 27.6 | 17 | 61.6 | TREMIE | 28 | TREMIE-28-3 | 2026-10-22 | NUEVO | 2026-10-22 | 8.4 | -10.6
28229 - PIAZZA PPTO C | M - 170 | Tremie 1" | Concreto | Plazoleta pantalla tramo H - 20 y Pilote Kelly zonas comunes #75 | 2026-06-16 | 2026-06-19 | 2026-06-22 | 3 | 27.6 | 17.1 | 62 | TREMIE | 28 | TREMIE-28-3 | 2026-10-22 | NUEVO | 2026-10-22 | 8.4 | -10.5
28229 - PIAZZA PPTO C | M - 172 | Tremie 1" | Concreto | Plazoleta pantalla tramo M - 16 y barrete BA - 65 | 2026-06-17 | 2026-07-15 | 2026-07-15 | 28 | 27.6 | 48.9 | 177.2 | TREMIE | 28 | TREMIE-28-28 | 2026-10-22 | NUEVO | 2026-10-22 | 28 | 21.3
28229 - PIAZZA PPTO C | M - 172 | Tremie 1" | Concreto | Plazoleta pantalla tramo M - 16 y barrete BA - 65 | 2026-06-17 | 2026-07-15 | 2026-07-15 | 28 | 27.6 | 48.4 | 175.4 | TREMIE | 28 | TREMIE-28-28 | 2026-10-22 | NUEVO | 2026-10-22 | 28 | 20.8
28229 - PIAZZA PPTO C | M - 172 | Tremie 1" | Concreto | Plazoleta pantalla tramo M - 16 y barrete BA - 65 | 2026-06-17 | 2026-07-15 | 2026-07-15 | 28 | 27.6 | 49 | 177.5 | TREMIE | 28 | TREMIE-28-28 | 2026-10-22 | NUEVO | 2026-10-22 | 28 | 21.4
28229 - PIAZZA PPTO C | M - 172 | Tremie 1" | Concreto | Plazoleta pantalla tramo M - 16 y barrete BA - 65 | 2026-06-17 | 2026-07-01 | 2026-07-01 | 14 | 27.6 | 40.3 | 146 | TREMIE | 28 | TREMIE-28-14 | 2026-10-22 | NUEVO | 2026-10-22 | 19.79 | 12.7
28229 - PIAZZA PPTO C | M - 172 | Tremie 1" | Concreto | Plazoleta pantalla tramo M - 16 y barrete BA - 65 | 2026-06-17 | 2026-07-01 | 2026-07-01 | 14 | 27.6 | 40.7 | 147.5 | TREMIE | 28 | TREMIE-28-14 | 2026-10-22 | NUEVO | 2026-10-22 | 19.79 | 13.1
28229 - PIAZZA PPTO C | M - 172 | Tremie 1" | Concreto | Plazoleta pantalla tramo M - 16 y barrete BA - 65 | 2026-06-17 | 2026-06-24 | 2026-06-25 | 7 | 27.6 | 34.4 | 124.6 | TREMIE | 28 | TREMIE-28-7 | 2026-10-22 | NUEVO | 2026-10-22 | 15.68 | 6.8
28229 - PIAZZA PPTO C | M - 172 | Tremie 1" | Concreto | Plazoleta pantalla tramo M - 16 y barrete BA - 65 | 2026-06-17 | 2026-06-24 | 2026-06-25 | 7 | 27.6 | 34.1 | 123.6 | TREMIE | 28 | TREMIE-28-7 | 2026-10-22 | NUEVO | 2026-10-22 | 15.68 | 6.5
28229 - PIAZZA PPTO C | M - 172 | Tremie 1" | Concreto | Plazoleta pantalla tramo M - 16 y barrete BA - 65 | 2026-06-17 | 2026-06-20 | 2026-06-23 | 3 | 27.6 | 29.3 | 106.2 | TREMIE | 28 | TREMIE-28-3 | 2026-10-22 | NUEVO | 2026-10-22 | 8.4 | 1.7
28229 - PIAZZA PPTO C | M - 172 | Tremie 1" | Concreto | Plazoleta pantalla tramo M - 16 y barrete BA - 65 | 2026-06-17 | 2026-06-20 | 2026-06-23 | 3 | 27.6 | 28.8 | 104.3 | TREMIE | 28 | TREMIE-28-3 | 2026-10-22 | NUEVO | 2026-10-22 | 8.4 | 1.2
28229 - PIAZZA PPTO C | M - 175 | Tremie 1´´ | Concreto | Plazoleta pantalla tramo M - 09 | 2026-06-19 | 2026-07-17 | 2026-07-17 | 28 | 27.6 | 44.6 | 161.6 | TREMIE | 28 | TREMIE-28-28 | 2026-10-22 | NUEVO | 2026-10-22 | 28 | 17
28229 - PIAZZA PPTO C | M - 175 | Tremie 1´´ | Concreto | Plazoleta pantalla tramo M - 09 | 2026-06-19 | 2026-07-17 | 2026-07-17 | 28 | 27.6 | 43.8 | 158.7 | TREMIE | 28 | TREMIE-28-28 | 2026-10-22 | NUEVO | 2026-10-22 | 28 | 16.2
28229 - PIAZZA PPTO C | M - 175 | Tremie 1´´ | Concreto | Plazoleta pantalla tramo M - 09 | 2026-06-19 | 2026-07-17 | 2026-07-17 | 28 | 27.6 | 44.7 | 162 | TREMIE | 28 | TREMIE-28-28 | 2026-10-22 | NUEVO | 2026-10-22 | 28 | 17.1
28229 - PIAZZA PPTO C | M - 175 | Tremie 1´´ | Concreto | Plazoleta pantalla tramo M - 09 | 2026-06-19 | 2026-07-03 | 2026-07-03 | 14 | 27.6 | 36.9 | 133.7 | TREMIE | 28 | TREMIE-28-14 | 2026-10-22 | NUEVO | 2026-10-22 | 19.79 | 9.3
28229 - PIAZZA PPTO C | M - 175 | Tremie 1´´ | Concreto | Plazoleta pantalla tramo M - 09 | 2026-06-19 | 2026-07-03 | 2026-07-03 | 14 | 27.6 | 36.4 | 131.9 | TREMIE | 28 | TREMIE-28-14 | 2026-10-22 | NUEVO | 2026-10-22 | 19.79 | 8.8
28229 - PIAZZA PPTO C | M - 175 | Tremie 1´´ | Concreto | Plazoleta pantalla tramo M - 09 | 2026-06-19 | 2026-06-26 | 2026-07-01 | 7 | 27.6 | 26.8 | 97.1 | TREMIE | 28 | TREMIE-28-7 | 2026-10-22 | NUEVO | 2026-10-22 | 15.68 | -0.8
28229 - PIAZZA PPTO C | M - 175 | Tremie 1´´ | Concreto | Plazoleta pantalla tramo M - 09 | 2026-06-19 | 2026-06-26 | 2026-07-01 | 7 | 27.6 | 26 | 94.2 | TREMIE | 28 | TREMIE-28-7 | 2026-10-22 | NUEVO | 2026-10-22 | 15.68 | -1.6
28229 - PIAZZA PPTO C | M - 175 | Tremie 1´´ | Concreto | Plazoleta pantalla tramo M - 09 | 2026-06-19 | 2026-06-23 | 2026-06-25 | 4 | 27.6 | 22.3 | 80.8 | TREMIE | 28 | TREMIE-28-4 | 2026-10-22 | NUEVO | 2026-10-22 | 10.22 | -5.3
28229 - PIAZZA PPTO C | M - 175 | Tremie 1´´ | Concreto | Plazoleta pantalla tramo M - 09 | 2026-06-19 | 2026-06-23 | 2026-06-25 | 4 | 27.6 | 21.4 | 77.5 | TREMIE | 28 | TREMIE-28-4 | 2026-10-22 | NUEVO | 2026-10-22 | 10.22 | -6.2
28229 - PIAZZA PPTO C | M - 180 | Tremie 1" | Concreto | Plazoleta barrete BA - 40 y Pantalla tramo MH - 06 | 2026-06-26 | 2026-07-24 | 2026-07-24 | 28 | 27.6 | 34.1 | 123.6 | TREMIE | 28 | TREMIE-28-28 | 2026-10-22 | NUEVO | 2026-10-22 | 28 | 6.5
28229 - PIAZZA PPTO C | M - 180 | Tremie 1" | Concreto | Plazoleta barrete BA - 40 y Pantalla tramo MH - 06 | 2026-06-26 | 2026-07-24 | 2026-07-24 | 28 | 27.6 | 32.9 | 119.2 | TREMIE | 28 | TREMIE-28-28 | 2026-10-22 | NUEVO | 2026-10-22 | 28 | 5.3
28229 - PIAZZA PPTO C | M - 180 | Tremie 1" | Concreto | Plazoleta barrete BA - 40 y Pantalla tramo MH - 06 | 2026-06-26 | 2026-07-24 | 2026-07-24 | 28 | 27.6 | 33.8 | 122.5 | TREMIE | 28 | TREMIE-28-28 | 2026-10-22 | NUEVO | 2026-10-22 | 28 | 6.2
28229 - PIAZZA PPTO C | M - 180 | Tremie 1" | Concreto | Plazoleta barrete BA - 40 y Pantalla tramo MH - 06 | 2026-06-26 | 2026-07-10 | 2026-07-15 | 14 | 27.6 | 25.6 | 92.8 | TREMIE | 28 | TREMIE-28-14 | 2026-10-22 | NUEVO | 2026-10-22 | 19.79 | -2
28229 - PIAZZA PPTO C | M - 180 | Tremie 1" | Concreto | Plazoleta barrete BA - 40 y Pantalla tramo MH - 06 | 2026-06-26 | 2026-07-10 | 2026-07-15 | 14 | 27.6 | 25.8 | 93.5 | TREMIE | 28 | TREMIE-28-14 | 2026-10-22 | NUEVO | 2026-10-22 | 19.79 | -1.8
28229 - PIAZZA PPTO C | M - 180 | Tremie 1" | Concreto | Plazoleta barrete BA - 40 y Pantalla tramo MH - 06 | 2026-06-26 | 2026-07-03 | 2026-07-03 | 7 | 27.6 | 19.8 | 71.7 | TREMIE | 28 | TREMIE-28-7 | 2026-10-22 | NUEVO | 2026-10-22 | 15.68 | -7.8
28229 - PIAZZA PPTO C | M - 180 | Tremie 1" | Concreto | Plazoleta barrete BA - 40 y Pantalla tramo MH - 06 | 2026-06-26 | 2026-07-03 | 2026-07-03 | 7 | 27.6 | 19 | 68.8 | TREMIE | 28 | TREMIE-28-7 | 2026-10-22 | NUEVO | 2026-10-22 | 15.68 | -8.6
28229 - PIAZZA PPTO C | M - 180 | Tremie 1" | Concreto | Plazoleta barrete BA - 40 y Pantalla tramo MH - 06 | 2026-06-26 | 2026-06-29 | 2026-07-01 | 3 | 27.6 | 15.5 | 56.2 | TREMIE | 28 | TREMIE-28-3 | 2026-10-22 | NUEVO | 2026-10-22 | 8.4 | -12.1
28229 - PIAZZA PPTO C | M - 180 | Tremie 1" | Concreto | Plazoleta barrete BA - 40 y Pantalla tramo MH - 06 | 2026-06-26 | 2026-06-29 | 2026-07-01 | 3 | 27.6 | 14.9 | 54 | TREMIE | 28 | TREMIE-28-3 | 2026-10-22 | NUEVO | 2026-10-22 | 8.4 | -12.7
28229 - PIAZZA PPTO C | M - 181 | Tremie 1" | Concreto | Plazoleta barrete BA - 40 y Pantalla tramo MH - 06 | 2026-06-26 | 2026-07-24 | 2026-07-24 | 28 | 27.6 | 30.4 | 110.1 | TREMIE | 28 | TREMIE-28-28 | 2026-10-22 | NUEVO | 2026-10-22 | 28 | 2.8
28229 - PIAZZA PPTO C | M - 181 | Tremie 1" | Concreto | Plazoleta barrete BA - 40 y Pantalla tramo MH - 06 | 2026-06-26 | 2026-07-24 | 2026-07-24 | 28 | 27.6 | 29.9 | 108.3 | TREMIE | 28 | TREMIE-28-28 | 2026-10-22 | NUEVO | 2026-10-22 | 28 | 2.3
28229 - PIAZZA PPTO C | M - 181 | Tremie 1" | Concreto | Plazoleta barrete BA - 40 y Pantalla tramo MH - 06 | 2026-06-26 | 2026-07-24 | 2026-07-24 | 28 | 27.6 | 28.7 | 104 | TREMIE | 28 | TREMIE-28-28 | 2026-10-22 | NUEVO | 2026-10-22 | 28 | 1.1
28229 - PIAZZA PPTO C | M - 181 | Tremie 1" | Concreto | Plazoleta barrete BA - 40 y Pantalla tramo MH - 06 | 2026-06-26 | 2026-07-10 | 2026-07-15 | 14 | 27.6 | 24.4 | 88.4 | TREMIE | 28 | TREMIE-28-14 | 2026-10-22 | NUEVO | 2026-10-22 | 19.79 | -3.2
28229 - PIAZZA PPTO C | M - 181 | Tremie 1" | Concreto | Plazoleta barrete BA - 40 y Pantalla tramo MH - 06 | 2026-06-26 | 2026-07-10 | 2026-07-15 | 14 | 27.6 | 24.9 | 90.2 | TREMIE | 28 | TREMIE-28-14 | 2026-10-22 | NUEVO | 2026-10-22 | 19.79 | -2.7
28229 - PIAZZA PPTO C | M - 181 | Tremie 1" | Concreto | Plazoleta barrete BA - 40 y Pantalla tramo MH - 06 | 2026-06-26 | 2026-07-03 | 2026-07-03 | 7 | 27.6 | 21.2 | 76.8 | TREMIE | 28 | TREMIE-28-7 | 2026-10-22 | NUEVO | 2026-10-22 | 15.68 | -6.4
28229 - PIAZZA PPTO C | M - 181 | Tremie 1" | Concreto | Plazoleta barrete BA - 40 y Pantalla tramo MH - 06 | 2026-06-26 | 2026-07-03 | 2026-07-03 | 7 | 27.6 | 20.5 | 74.3 | TREMIE | 28 | TREMIE-28-7 | 2026-10-22 | NUEVO | 2026-10-22 | 15.68 | -7.1
28229 - PIAZZA PPTO C | M - 181 | Tremie 1" | Concreto | Plazoleta barrete BA - 40 y Pantalla tramo MH - 06 | 2026-06-26 | 2026-06-29 | 2026-07-01 | 3 | 27.6 | 16.6 | 60.1 | TREMIE | 28 | TREMIE-28-3 | 2026-10-22 | NUEVO | 2026-10-22 | 8.4 | -11
28229 - PIAZZA PPTO C | M - 181 | Tremie 1" | Concreto | Plazoleta barrete BA - 40 y Pantalla tramo MH - 06 | 2026-06-26 | 2026-06-29 | 2026-07-01 | 3 | 27.6 | 16.2 | 58.7 | TREMIE | 28 | TREMIE-28-3 | 2026-10-22 | NUEVO | 2026-10-22 | 8.4 | -11.4
28229 - PIAZZA PPTO C | M - 183 | Tremie 1" | Concreto | Plazoleta pantalla tramo H - 18 | 2026-07-02 | 2026-07-30 | 2026-07-30 | 28 | 27.6 | 32.6 | 118.1 | TREMIE | 28 | TREMIE-28-28 | 2026-10-22 | NUEVO | 2026-10-22 | 28 | 5
28229 - PIAZZA PPTO C | M - 183 | Tremie 1" | Concreto | Plazoleta pantalla tramo H - 18 | 2026-07-02 | 2026-07-30 | 2026-07-30 | 28 | 27.6 | 31.5 | 114.1 | TREMIE | 28 | TREMIE-28-28 | 2026-10-22 | NUEVO | 2026-10-22 | 28 | 3.9
28229 - PIAZZA PPTO C | M - 183 | Tremie 1" | Concreto | Plazoleta pantalla tramo H - 18 | 2026-07-02 | 2026-07-30 | 2026-07-30 | 28 | 27.6 | 31.9 | 115.6 | TREMIE | 28 | TREMIE-28-28 | 2026-10-22 | NUEVO | 2026-10-22 | 28 | 4.3
28229 - PIAZZA PPTO C | M - 183 | Tremie 1" | Concreto | Plazoleta pantalla tramo H - 18 | 2026-07-02 | 2026-07-16 | 2026-07-17 | 14 | 27.6 | 26 | 94.2 | TREMIE | 28 | TREMIE-28-14 | 2026-10-22 | NUEVO | 2026-10-22 | 19.79 | -1.6
28229 - PIAZZA PPTO C | M - 183 | Tremie 1" | Concreto | Plazoleta pantalla tramo H - 18 | 2026-07-02 | 2026-07-16 | 2026-07-17 | 14 | 27.6 | 26.3 | 95.3 | TREMIE | 28 | TREMIE-28-14 | 2026-10-22 | NUEVO | 2026-10-22 | 19.79 | -1.3
28229 - PIAZZA PPTO C | M - 183 | Tremie 1" | Concreto | Plazoleta pantalla tramo H - 18 | 2026-07-02 | 2026-07-09 | 2026-07-09 | 7 | 27.6 | 22.8 | 82.6 | TREMIE | 28 | TREMIE-28-7 | 2026-10-22 | NUEVO | 2026-10-22 | 15.68 | -4.8
28229 - PIAZZA PPTO C | M - 183 | Tremie 1" | Concreto | Plazoleta pantalla tramo H - 18 | 2026-07-02 | 2026-07-09 | 2026-07-09 | 7 | 27.6 | 23 | 83.3 | TREMIE | 28 | TREMIE-28-7 | 2026-10-22 | NUEVO | 2026-10-22 | 15.68 | -4.6
28229 - PIAZZA PPTO C | M - 183 | Tremie 1" | Concreto | Plazoleta pantalla tramo H - 18 | 2026-07-02 | 2026-07-05 | 2026-07-07 | 3 | 27.6 | 18.6 | 67.4 | TREMIE | 28 | TREMIE-28-3 | 2026-10-22 | NUEVO | 2026-10-22 | 8.4 | -9
28229 - PIAZZA PPTO C | M - 183 | Tremie 1" | Concreto | Plazoleta pantalla tramo H - 18 | 2026-07-02 | 2026-07-05 | 2026-07-07 | 3 | 27.6 | 18.4 | 66.7 | TREMIE | 28 | TREMIE-28-3 | 2026-10-22 | NUEVO | 2026-10-22 | 8.4 | -9.2
28229 - PIAZZA PPTO C | M - 185 | Tremie 1" | Concreto | Plazoleta pantalla tramo H - 19 y pantalla tramo MH - 07 | 2026-07-06 | 2026-08-03 | 2026-08-03 | 28 | 27.6 | 31.3 | 113.4 | TREMIE | 28 | TREMIE-28-28 | 2026-10-22 | NUEVO | 2026-10-22 | 28 | 3.7
28229 - PIAZZA PPTO C | M - 185 | Tremie 1" | Concreto | Plazoleta pantalla tramo H - 19 y pantalla tramo MH - 07 | 2026-07-06 | 2026-08-03 | 2026-08-03 | 28 | 27.6 | 30.9 | 112 | TREMIE | 28 | TREMIE-28-28 | 2026-10-22 | NUEVO | 2026-10-22 | 28 | 3.3
28229 - PIAZZA PPTO C | M - 185 | Tremie 1" | Concreto | Plazoleta pantalla tramo H - 19 y pantalla tramo MH - 07 | 2026-07-06 | 2026-08-03 | 2026-08-03 | 28 | 27.6 | 30.6 | 110.9 | TREMIE | 28 | TREMIE-28-28 | 2026-10-22 | NUEVO | 2026-10-22 | 28 | 3
28229 - PIAZZA PPTO C | M - 185 | Tremie 1" | Concreto | Plazoleta pantalla tramo H - 19 y pantalla tramo MH - 07 | 2026-07-06 | 2026-07-20 | 2026-07-22 | 14 | 27.6 | 25 | 90.6 | TREMIE | 28 | TREMIE-28-14 | 2026-10-22 | NUEVO | 2026-10-22 | 19.79 | -2.6
28229 - PIAZZA PPTO C | M - 185 | Tremie 1" | Concreto | Plazoleta pantalla tramo H - 19 y pantalla tramo MH - 07 | 2026-07-06 | 2026-07-20 | 2026-07-22 | 14 | 27.6 | 25.8 | 93.5 | TREMIE | 28 | TREMIE-28-14 | 2026-10-22 | NUEVO | 2026-10-22 | 19.79 | -1.8
28229 - PIAZZA PPTO C | M - 185 | Tremie 1" | Concreto | Plazoleta pantalla tramo H - 19 y pantalla tramo MH - 07 | 2026-07-06 | 2026-07-13 | 2026-07-15 | 7 | 27.6 | 21.5 | 77.9 | TREMIE | 28 | TREMIE-28-7 | 2026-10-22 | NUEVO | 2026-10-22 | 15.68 | -6.1
28229 - PIAZZA PPTO C | M - 185 | Tremie 1" | Concreto | Plazoleta pantalla tramo H - 19 y pantalla tramo MH - 07 | 2026-07-06 | 2026-07-13 | 2026-07-15 | 7 | 27.6 | 21.6 | 78.3 | TREMIE | 28 | TREMIE-28-7 | 2026-10-22 | NUEVO | 2026-10-22 | 15.68 | -6
28229 - PIAZZA PPTO C | M - 185 | Tremie 1" | Concreto | Plazoleta pantalla tramo H - 19 y pantalla tramo MH - 07 | 2026-07-06 | 2026-07-09 | 2026-07-15 | 3 | 27.6 | 14.2 | 51.4 | TREMIE | 28 | TREMIE-28-3 | 2026-10-22 | NUEVO | 2026-10-22 | 8.4 | -13.4
28229 - PIAZZA PPTO C | M - 185 | Tremie 1" | Concreto | Plazoleta pantalla tramo H - 19 y pantalla tramo MH - 07 | 2026-07-06 | 2026-07-09 | 2026-07-15 | 3 | 27.6 | 14.5 | 52.5 | TREMIE | 28 | TREMIE-28-3 | 2026-10-22 | NUEVO | 2026-10-22 | 8.4 | -13.1
28229 - PIAZZA PPTO C | M - 186 | Tremie 1" | Concreto | Pantalla tramo M - 11 Plazoleta | 2026-07-08 | 2026-08-05 | 2026-08-06 | 28 | 27.6 | 34.9 | 126.4 | TREMIE | 28 | TREMIE-28-28 | 2026-10-22 | NUEVO | 2026-10-22 | 28 | 7.3
28229 - PIAZZA PPTO C | M - 186 | Tremie 1" | Concreto | Pantalla tramo M - 11 Plazoleta | 2026-07-08 | 2026-08-05 | 2026-08-06 | 28 | 27.6 | 33.4 | 121 | TREMIE | 28 | TREMIE-28-28 | 2026-10-22 | NUEVO | 2026-10-22 | 28 | 5.8
28229 - PIAZZA PPTO C | M - 186 | Tremie 1" | Concreto | Pantalla tramo M - 11 Plazoleta | 2026-07-08 | 2026-08-05 | 2026-08-06 | 28 | 27.6 | 34.3 | 124.3 | TREMIE | 28 | TREMIE-28-28 | 2026-10-22 | NUEVO | 2026-10-22 | 28 | 6.7
28229 - PIAZZA PPTO C | M - 186 | Tremie 1" | Concreto | Pantalla tramo M - 11 Plazoleta | 2026-07-08 | 2026-07-22 | 2026-07-24 | 14 | 27.6 | 28.1 | 101.8 | TREMIE | 28 | TREMIE-28-14 | 2026-10-22 | NUEVO | 2026-10-22 | 19.79 | 0.5
28229 - PIAZZA PPTO C | M - 186 | Tremie 1" | Concreto | Pantalla tramo M - 11 Plazoleta | 2026-07-08 | 2026-07-22 | 2026-07-24 | 14 | 27.6 | 28.4 | 102.9 | TREMIE | 28 | TREMIE-28-14 | 2026-10-22 | NUEVO | 2026-10-22 | 19.79 | 0.8
28229 - PIAZZA PPTO C | M - 186 | Tremie 1" | Concreto | Pantalla tramo M - 11 Plazoleta | 2026-07-08 | 2026-07-15 | 2026-07-15 | 7 | 27.6 | 22.5 | 81.5 | TREMIE | 28 | TREMIE-28-7 | 2026-10-22 | NUEVO | 2026-10-22 | 15.68 | -5.1
28229 - PIAZZA PPTO C | M - 186 | Tremie 1" | Concreto | Pantalla tramo M - 11 Plazoleta | 2026-07-08 | 2026-07-15 | 2026-07-15 | 7 | 27.6 | 23.6 | 85.5 | TREMIE | 28 | TREMIE-28-7 | 2026-10-22 | NUEVO | 2026-10-22 | 15.68 | -4
28229 - PIAZZA PPTO C | M - 186 | Tremie 1" | Concreto | Pantalla tramo M - 11 Plazoleta | 2026-07-08 | 2026-07-11 | 2026-07-15 | 3 | 27.6 | 19.2 | 69.6 | TREMIE | 28 | TREMIE-28-3 | 2026-10-22 | NUEVO | 2026-10-22 | 8.4 | -8.4
28229 - PIAZZA PPTO C | M - 186 | Tremie 1" | Concreto | Pantalla tramo M - 11 Plazoleta | 2026-07-08 | 2026-07-11 | 2026-07-15 | 3 | 27.6 | 19.4 | 70.3 | TREMIE | 28 | TREMIE-28-3 | 2026-10-22 | NUEVO | 2026-10-22 | 8.4 | -8.2
28229 - PIAZZA PPTO C | M - 187 | Tremie 1" | Concreto | Plazoleta barrete BA - 139 | 2026-07-08 | 2026-08-05 | 2026-08-06 | 28 | 27.6 | 36.1 | 130.8 | TREMIE | 28 | TREMIE-28-28 | 2026-10-22 | NUEVO | 2026-10-22 | 28 | 8.5
28229 - PIAZZA PPTO C | M - 187 | Tremie 1" | Concreto | Plazoleta barrete BA - 139 | 2026-07-08 | 2026-08-05 | 2026-08-06 | 28 | 27.6 | 36.2 | 131.2 | TREMIE | 28 | TREMIE-28-28 | 2026-10-22 | NUEVO | 2026-10-22 | 28 | 8.6
28229 - PIAZZA PPTO C | M - 187 | Tremie 1" | Concreto | Plazoleta barrete BA - 139 | 2026-07-08 | 2026-08-05 | 2026-08-06 | 28 | 27.6 | 35.4 | 128.3 | TREMIE | 28 | TREMIE-28-28 | 2026-10-22 | NUEVO | 2026-10-22 | 28 | 7.8
28229 - PIAZZA PPTO C | M - 187 | Tremie 1" | Concreto | Plazoleta barrete BA - 139 | 2026-07-08 | 2026-07-22 | 2026-07-24 | 14 | 27.6 | 30.6 | 110.9 | TREMIE | 28 | TREMIE-28-14 | 2026-10-22 | NUEVO | 2026-10-22 | 19.79 | 3
28229 - PIAZZA PPTO C | M - 187 | Tremie 1" | Concreto | Plazoleta barrete BA - 139 | 2026-07-08 | 2026-07-22 | 2026-07-24 | 14 | 27.6 | 29.4 | 106.5 | TREMIE | 28 | TREMIE-28-14 | 2026-10-22 | NUEVO | 2026-10-22 | 19.79 | 1.8
28229 - PIAZZA PPTO C | M - 187 | Tremie 1" | Concreto | Plazoleta barrete BA - 139 | 2026-07-08 | 2026-07-15 | 2026-07-15 | 7 | 27.6 | 23.8 | 86.2 | TREMIE | 28 | TREMIE-28-7 | 2026-10-22 | NUEVO | 2026-10-22 | 15.68 | -3.8
28229 - PIAZZA PPTO C | M - 187 | Tremie 1" | Concreto | Plazoleta barrete BA - 139 | 2026-07-08 | 2026-07-15 | 2026-07-15 | 7 | 27.6 | 24 | 87 | TREMIE | 28 | TREMIE-28-7 | 2026-10-22 | NUEVO | 2026-10-22 | 15.68 | -3.6
28229 - PIAZZA PPTO C | M - 187 | Tremie 1" | Concreto | Plazoleta barrete BA - 139 | 2026-07-08 | 2026-07-11 | 2026-07-15 | 3 | 27.6 | 20.5 | 74.3 | TREMIE | 28 | TREMIE-28-3 | 2026-10-22 | NUEVO | 2026-10-22 | 8.4 | -7.1
28229 - PIAZZA PPTO C | M - 187 | Tremie 1" | Concreto | Plazoleta barrete BA - 139 | 2026-07-08 | 2026-07-11 | 2026-07-15 | 3 | 27.6 | 19.9 | 72.1 | TREMIE | 28 | TREMIE-28-3 | 2026-10-22 | NUEVO | 2026-10-22 | 8.4 | -7.7
28229 - PIAZZA PPTO C | M - 193 | Tremie 1" | Concreto | Pantalla Tramo M - 14 y barrete BA - 142 Plazoleta | 2026-07-15 | 2026-08-12 | 2026-08-13 | 28 | 27.6 | 37.8 | 137 | TREMIE | 28 | TREMIE-28-28 | 2026-10-22 | NUEVO | 2026-10-22 | 28 | 10.2
28229 - PIAZZA PPTO C | M - 193 | Tremie 1" | Concreto | Pantalla Tramo M - 14 y barrete BA - 142 Plazoleta | 2026-07-15 | 2026-08-12 | 2026-08-13 | 28 | 27.6 | 38.1 | 138 | TREMIE | 28 | TREMIE-28-28 | 2026-10-22 | NUEVO | 2026-10-22 | 28 | 10.5
28229 - PIAZZA PPTO C | M - 193 | Tremie 1" | Concreto | Pantalla Tramo M - 14 y barrete BA - 142 Plazoleta | 2026-07-15 | 2026-08-12 | 2026-08-13 | 28 | 27.6 | 37.2 | 134.8 | TREMIE | 28 | TREMIE-28-28 | 2026-10-22 | NUEVO | 2026-10-22 | 28 | 9.6
28229 - PIAZZA PPTO C | M - 193 | Tremie 1" | Concreto | Pantalla Tramo M - 14 y barrete BA - 142 Plazoleta | 2026-07-15 | 2026-07-29 | 2026-07-30 | 14 | 27.6 | 31.3 | 113.4 | TREMIE | 28 | TREMIE-28-14 | 2026-10-22 | NUEVO | 2026-10-22 | 19.79 | 3.7
28229 - PIAZZA PPTO C | M - 193 | Tremie 1" | Concreto | Pantalla Tramo M - 14 y barrete BA - 142 Plazoleta | 2026-07-15 | 2026-07-29 | 2026-07-30 | 14 | 27.6 | 30.6 | 110.9 | TREMIE | 28 | TREMIE-28-14 | 2026-10-22 | NUEVO | 2026-10-22 | 19.79 | 3
28229 - PIAZZA PPTO C | M - 193 | Tremie 1" | Concreto | Pantalla Tramo M - 14 y barrete BA - 142 Plazoleta | 2026-07-15 | 2026-07-22 | 2026-07-22 | 7 | 27.6 | 26.4 | 95.7 | TREMIE | 28 | TREMIE-28-7 | 2026-10-22 | NUEVO | 2026-10-22 | 15.68 | -1.2
28229 - PIAZZA PPTO C | M - 193 | Tremie 1" | Concreto | Pantalla Tramo M - 14 y barrete BA - 142 Plazoleta | 2026-07-15 | 2026-07-22 | 2026-07-22 | 7 | 27.6 | 25.6 | 92.8 | TREMIE | 28 | TREMIE-28-7 | 2026-10-22 | NUEVO | 2026-10-22 | 15.68 | -2
28229 - PIAZZA PPTO C | M - 193 | Tremie 1" | Concreto | Pantalla Tramo M - 14 y barrete BA - 142 Plazoleta | 2026-07-15 | 2026-07-21 | 2026-07-22 | 6 | 27.6 | 24.6 | 89.1 | TREMIE | 28 | TREMIE-28-6 | 2026-10-22 | NUEVO | 2026-10-22 | 13.86 | -3
28229 - PIAZZA PPTO C | M - 193 | Tremie 1" | Concreto | Pantalla Tramo M - 14 y barrete BA - 142 Plazoleta | 2026-07-15 | 2026-07-21 | 2026-07-22 | 6 | 27.6 | 23.9 | 86.6 | TREMIE | 28 | TREMIE-28-6 | 2026-10-22 | NUEVO | 2026-10-22 | 13.86 | -3.7
28229 - PIAZZA PPTO C | M - 196 | Tremie 1/2" | Concreto | Pantalla Tramo MH - 08 Plazoleta | 2026-07-16 | 2026-08-13 | 2026-08-13 | 28 | 27.6 | 37.7 | 136.6 | TREMIE | 28 | TREMIE-28-28 | 2026-10-22 | NUEVO | 2026-10-22 | 28 | 10.1
28229 - PIAZZA PPTO C | M - 196 | Tremie 1/2" | Concreto | Pantalla Tramo MH - 08 Plazoleta | 2026-07-16 | 2026-08-13 | 2026-08-13 | 28 | 27.6 | 37.5 | 135.9 | TREMIE | 28 | TREMIE-28-28 | 2026-10-22 | NUEVO | 2026-10-22 | 28 | 9.9
28229 - PIAZZA PPTO C | M - 196 | Tremie 1/2" | Concreto | Pantalla Tramo MH - 08 Plazoleta | 2026-07-16 | 2026-08-13 | 2026-08-13 | 28 | 27.6 | 37.9 | 137.3 | TREMIE | 28 | TREMIE-28-28 | 2026-10-22 | NUEVO | 2026-10-22 | 28 | 10.3
28229 - PIAZZA PPTO C | M - 196 | Tremie 1/2" | Concreto | Pantalla Tramo MH - 08 Plazoleta | 2026-07-16 | 2026-07-30 | 2026-07-30 | 14 | 27.6 | 30.8 | 111.6 | TREMIE | 28 | TREMIE-28-14 | 2026-10-22 | NUEVO | 2026-10-22 | 19.79 | 3.2
28229 - PIAZZA PPTO C | M - 196 | Tremie 1/2" | Concreto | Pantalla Tramo MH - 08 Plazoleta | 2026-07-16 | 2026-07-30 | 2026-07-30 | 14 | 27.6 | 31.2 | 113 | TREMIE | 28 | TREMIE-28-14 | 2026-10-22 | NUEVO | 2026-10-22 | 19.79 | 3.6
28229 - PIAZZA PPTO C | M - 196 | Tremie 1/2" | Concreto | Pantalla Tramo MH - 08 Plazoleta | 2026-07-16 | 2026-07-23 | 2026-07-24 | 7 | 27.6 | 21.5 | 77.9 | TREMIE | 28 | TREMIE-28-7 | 2026-10-22 | NUEVO | 2026-10-22 | 15.68 | -6.1
28229 - PIAZZA PPTO C | M - 196 | Tremie 1/2" | Concreto | Pantalla Tramo MH - 08 Plazoleta | 2026-07-16 | 2026-07-23 | 2026-07-24 | 7 | 27.6 | 22.7 | 82.2 | TREMIE | 28 | TREMIE-28-7 | 2026-10-22 | NUEVO | 2026-10-22 | 15.68 | -4.9
28229 - PIAZZA PPTO C | M - 196 | Tremie 1/2" | Concreto | Pantalla Tramo MH - 08 Plazoleta | 2026-07-16 | 2026-07-21 | 2026-07-22 | 5 | 27.6 | 18.7 | 67.8 | TREMIE | 28 | TREMIE-28-5 | 2026-10-22 | NUEVO | 2026-10-22 | 12.04 | -8.9
28229 - PIAZZA PPTO C | M - 196 | Tremie 1/2" | Concreto | Pantalla Tramo MH - 08 Plazoleta | 2026-07-16 | 2026-07-21 | 2026-07-22 | 5 | 27.6 | 18.4 | 66.7 | TREMIE | 28 | TREMIE-28-5 | 2026-10-22 | NUEVO | 2026-10-22 | 12.04 | -9.2
28229 - PIAZZA PPTO C | M - 223 | Outinord Ind 1" | Concreto | Dado Torre grua 1 | 2026-08-15 | 2026-09-12 | 2026-09-14 | 28 | 27.6 | 43.1 | 156.2 | OTRO | 28 | OTRO-28-28 | 2026-10-22 | NUEVO | 2026-10-22 |  | 15.5
28229 - PIAZZA PPTO C | M - 223 | Outinord Ind 1" | Concreto | Dado Torre grua 1 | 2026-08-15 | 2026-09-12 | 2026-09-14 | 28 | 27.6 | 43.6 | 158 | OTRO | 28 | OTRO-28-28 | 2026-10-22 | NUEVO | 2026-10-22 |  | 16
28229 - PIAZZA PPTO C | M - 223 | Outinord Ind 1" | Concreto | Dado Torre grua 1 | 2026-08-15 | 2026-09-12 | 2026-09-14 | 28 | 27.6 | 44.4 | 160.9 | OTRO | 28 | OTRO-28-28 | 2026-10-22 | NUEVO | 2026-10-22 |  | 16.8
28229 - PIAZZA PPTO C | M - 223 | Outinord Ind 1" | Concreto | Dado Torre grua 1 | 2026-08-15 | 2026-08-29 | 2026-09-01 | 14 | 27.6 | 35.8 | 129.7 | OTRO | 28 | OTRO-28-14 | 2026-10-22 | NUEVO | 2026-10-22 |  | 8.2
28229 - PIAZZA PPTO C | M - 223 | Outinord Ind 1" | Concreto | Dado Torre grua 1 | 2026-08-15 | 2026-08-29 | 2026-09-01 | 14 | 27.6 | 36.8 | 133.3 | OTRO | 28 | OTRO-28-14 | 2026-10-22 | NUEVO | 2026-10-22 |  | 9.2
28229 - PIAZZA PPTO C | M - 223 | Outinord Ind 1" | Concreto | Dado Torre grua 1 | 2026-08-15 | 2026-08-22 | 2026-08-25 | 7 | 27.6 | 31.3 | 113.4 | OTRO | 28 | OTRO-28-7 | 2026-10-22 | NUEVO | 2026-10-22 |  | 3.7
28229 - PIAZZA PPTO C | M - 223 | Outinord Ind 1" | Concreto | Dado Torre grua 1 | 2026-08-15 | 2026-08-22 | 2026-08-25 | 7 | 27.6 | 29.8 | 108 | OTRO | 28 | OTRO-28-7 | 2026-10-22 | NUEVO | 2026-10-22 |  | 2.2
28229 - PIAZZA PPTO C | M - 223 | Outinord Ind 1" | Concreto | Dado Torre grua 1 | 2026-08-15 | 2026-08-18 | 2026-08-21 | 3 | 27.6 | 27.4 | 99.3 | OTRO | 28 | OTRO-28-3 | 2026-10-22 | NUEVO | 2026-10-22 |  | -0.2
28229 - PIAZZA PPTO C | M - 223 | Outinord Ind 1" | Concreto | Dado Torre grua 1 | 2026-08-15 | 2026-08-18 | 2026-08-21 | 3 | 27.6 | 26.9 | 97.5 | OTRO | 28 | OTRO-28-3 | 2026-10-22 | NUEVO | 2026-10-22 |  | -0.7
28229 - PIAZZA PPTO C | M - 24 | Plástico 9" | Concreto | Plazoleta viga guía tramo 4 | 2026-04-08 | 2026-05-06 | 2026-05-06 | 28 | 20.7 | 35.1 | 169.6 | AUTOCOMPAC | 21 | AUTOCOMPAC-21-28 | 2026-10-22 | NUEVO | 2026-10-22 |  | 14.4
28229 - PIAZZA PPTO C | M - 24 | Plástico 9" | Concreto | Plazoleta viga guía tramo 4 | 2026-04-08 | 2026-05-06 | 2026-05-06 | 28 | 20.7 | 36.7 | 177.3 | AUTOCOMPAC | 21 | AUTOCOMPAC-21-28 | 2026-10-22 | NUEVO | 2026-10-22 |  | 16
28229 - PIAZZA PPTO C | M - 24 | Plástico 9" | Concreto | Plazoleta viga guía tramo 4 | 2026-04-08 | 2026-05-06 | 2026-05-06 | 28 | 20.7 | 35.7 | 172.5 | AUTOCOMPAC | 21 | AUTOCOMPAC-21-28 | 2026-10-22 | NUEVO | 2026-10-22 |  | 15
28229 - PIAZZA PPTO C | M - 24 | Plástico 9" | Concreto | Plazoleta viga guía tramo 4 | 2026-04-08 | 2026-04-22 | 2026-04-22 | 14 | 20.7 | 30.1 | 145.4 | AUTOCOMPAC | 21 | AUTOCOMPAC-21-14 | 2026-10-22 | NUEVO | 2026-10-22 |  | 9.4
28229 - PIAZZA PPTO C | M - 24 | Plástico 9" | Concreto | Plazoleta viga guía tramo 4 | 2026-04-08 | 2026-04-22 | 2026-04-22 | 14 | 20.7 | 29.7 | 143.5 | AUTOCOMPAC | 21 | AUTOCOMPAC-21-14 | 2026-10-22 | NUEVO | 2026-10-22 |  | 9
28229 - PIAZZA PPTO C | M - 24 | Plástico 9" | Concreto | Plazoleta viga guía tramo 4 | 2026-04-08 | 2026-04-15 | 2026-04-15 | 7 | 20.7 | 25 | 120.8 | AUTOCOMPAC | 21 | AUTOCOMPAC-21-7 | 2026-10-22 | NUEVO | 2026-10-22 |  | 4.3
28229 - PIAZZA PPTO C | M - 24 | Plástico 9" | Concreto | Plazoleta viga guía tramo 4 | 2026-04-08 | 2026-04-15 | 2026-04-15 | 7 | 20.7 | 24.3 | 117.4 | AUTOCOMPAC | 21 | AUTOCOMPAC-21-7 | 2026-10-22 | NUEVO | 2026-10-22 |  | 3.6
28229 - PIAZZA PPTO C | M - 24 | Plástico 9" | Concreto | Plazoleta viga guía tramo 4 | 2026-04-08 | 2026-04-11 | 2026-04-14 | 3 | 20.7 | 21.7 | 104.8 | AUTOCOMPAC | 21 | AUTOCOMPAC-21-3 | 2026-10-22 | NUEVO | 2026-10-22 |  | 1
28229 - PIAZZA PPTO C | M - 24 | Plástico 9" | Concreto | Plazoleta viga guía tramo 4 | 2026-04-08 | 2026-04-11 | 2026-04-14 | 3 | 20.7 | 21 | 101.4 | AUTOCOMPAC | 21 | AUTOCOMPAC-21-3 | 2026-10-22 | NUEVO | 2026-10-22 |  | 0.3
28229 - PIAZZA PPTO C | M - 252 | Autocompactante 1/2" | Concreto | Muros torre 1 ej 11 al 13 entre A y C M-44, M-45, M-42, M-42A, M-23, M-22 y muros no estructurales | 2026-09-09 | 2026-10-07 | 2026-10-08 | 28 | 41.4 | 67.8 | 163.8 | MURO | 48 | MURO-48-28 | 2026-10-22 | NUEVO | 2026-10-22 | 48 | 26.4
28229 - PIAZZA PPTO C | M - 252 | Autocompactante 1/2" | Concreto | Muros torre 1 ej 11 al 13 entre A y C M-44, M-45, M-42, M-42A, M-23, M-22 y muros no estructurales | 2026-09-09 | 2026-10-07 | 2026-10-08 | 28 | 41.4 | 66.6 | 160.9 | MURO | 48 | MURO-48-28 | 2026-10-22 | NUEVO | 2026-10-22 | 48 | 25.2
28229 - PIAZZA PPTO C | M - 252 | Autocompactante 1/2" | Concreto | Muros torre 1 ej 11 al 13 entre A y C M-44, M-45, M-42, M-42A, M-23, M-22 y muros no estructurales | 2026-09-09 | 2026-10-07 | 2026-10-08 | 28 | 41.4 | 67 | 161.8 | MURO | 48 | MURO-48-28 | 2026-10-22 | NUEVO | 2026-10-22 | 48 | 25.6
28229 - PIAZZA PPTO C | M - 252 | Autocompactante 1/2" | Concreto | Muros torre 1 ej 11 al 13 entre A y C M-44, M-45, M-42, M-42A, M-23, M-22 y muros no estructurales | 2026-09-09 | 2026-09-23 | 2026-09-25 | 14 | 41.4 | 52.8 | 127.5 | MURO | 48 | MURO-48-14 | 2026-10-22 | NUEVO | 2026-10-22 | 37.12 | 11.4
28229 - PIAZZA PPTO C | M - 252 | Autocompactante 1/2" | Concreto | Muros torre 1 ej 11 al 13 entre A y C M-44, M-45, M-42, M-42A, M-23, M-22 y muros no estructurales | 2026-09-09 | 2026-09-23 | 2026-09-25 | 14 | 41.4 | 55.3 | 133.6 | MURO | 48 | MURO-48-14 | 2026-10-22 | NUEVO | 2026-10-22 | 37.12 | 13.9
28229 - PIAZZA PPTO C | M - 252 | Autocompactante 1/2" | Concreto | Muros torre 1 ej 11 al 13 entre A y C M-44, M-45, M-42, M-42A, M-23, M-22 y muros no estructurales | 2026-09-09 | 2026-09-16 | 2026-09-16 | 7 | 41.4 | 46.6 | 112.6 | MURO | 48 | MURO-48-7 | 2026-10-22 | NUEVO | 2026-10-22 | 31.68 | 5.2
28229 - PIAZZA PPTO C | M - 252 | Autocompactante 1/2" | Concreto | Muros torre 1 ej 11 al 13 entre A y C M-44, M-45, M-42, M-42A, M-23, M-22 y muros no estructurales | 2026-09-09 | 2026-09-16 | 2026-09-16 | 7 | 41.4 | 46.3 | 111.8 | MURO | 48 | MURO-48-7 | 2026-10-22 | NUEVO | 2026-10-22 | 31.68 | 4.9
28229 - PIAZZA PPTO C | M - 252 | Autocompactante 1/2" | Concreto | Muros torre 1 ej 11 al 13 entre A y C M-44, M-45, M-42, M-42A, M-23, M-22 y muros no estructurales | 2026-09-09 | 2026-09-12 | 2026-09-16 | 3 | 41.4 | 36.9 | 89.1 | MURO | 48 | MURO-48-3 | 2026-10-22 | NUEVO | 2026-10-22 | 21.6 | -4.5
28229 - PIAZZA PPTO C | M - 252 | Autocompactante 1/2" | Concreto | Muros torre 1 ej 11 al 13 entre A y C M-44, M-45, M-42, M-42A, M-23, M-22 y muros no estructurales | 2026-09-09 | 2026-09-12 | 2026-09-16 | 3 | 41.4 | 36.7 | 88.6 | MURO | 48 | MURO-48-3 | 2026-10-22 | NUEVO | 2026-10-22 | 21.6 | -4.7
28229 - PIAZZA PPTO C | M - 262 | Outinord IND 1/2" | Concreto | Cimentación Torre 2 eje 13 al 7 entre E - H | 2026-09-22 | 2026-10-20 | 2026-10-21 | 28 | 34.5 | 66.2 | 191.9 | AUTOCOMPAC | 41 | AUTOCOMPAC-41-28 | 2026-10-22 | NUEVO | 2026-10-22 | 41 | 31.7
28229 - PIAZZA PPTO C | M - 262 | Outinord IND 1/2" | Concreto | Cimentación Torre 2 eje 13 al 7 entre E - H | 2026-09-22 | 2026-10-20 | 2026-10-21 | 28 | 34.5 | 65 | 188.4 | AUTOCOMPAC | 41 | AUTOCOMPAC-41-28 | 2026-10-22 | NUEVO | 2026-10-22 | 41 | 30.5
28229 - PIAZZA PPTO C | M - 262 | Outinord IND 1/2" | Concreto | Cimentación Torre 2 eje 13 al 7 entre E - H | 2026-09-22 | 2026-10-20 | 2026-10-21 | 28 | 34.5 | 66.3 | 192.2 | AUTOCOMPAC | 41 | AUTOCOMPAC-41-28 | 2026-10-22 | NUEVO | 2026-10-22 | 41 | 31.8
28229 - PIAZZA PPTO C | M - 262 | Outinord IND 1/2" | Concreto | Cimentación Torre 2 eje 13 al 7 entre E - H | 2026-09-22 | 2026-10-06 | 2026-10-06 | 14 | 34.5 | 53.9 | 156.2 | AUTOCOMPAC | 41 | AUTOCOMPAC-41-14 | 2026-10-22 | NUEVO | 2026-10-22 | 31.71 | 19.4
28229 - PIAZZA PPTO C | M - 262 | Outinord IND 1/2" | Concreto | Cimentación Torre 2 eje 13 al 7 entre E - H | 2026-09-22 | 2026-10-06 | 2026-10-06 | 14 | 34.5 | 54.4 | 157.7 | AUTOCOMPAC | 41 | AUTOCOMPAC-41-14 | 2026-10-22 | NUEVO | 2026-10-22 | 31.71 | 19.9
28229 - PIAZZA PPTO C | M - 262 | Outinord IND 1/2" | Concreto | Cimentación Torre 2 eje 13 al 7 entre E - H | 2026-09-22 | 2026-09-29 | 2026-09-29 | 7 | 34.5 | 46.9 | 135.9 | AUTOCOMPAC | 41 | AUTOCOMPAC-41-7 | 2026-10-22 | NUEVO | 2026-10-22 | 27.06 | 12.4
28229 - PIAZZA PPTO C | M - 262 | Outinord IND 1/2" | Concreto | Cimentación Torre 2 eje 13 al 7 entre E - H | 2026-09-22 | 2026-09-29 | 2026-09-29 | 7 | 34.5 | 45.6 | 132.2 | AUTOCOMPAC | 41 | AUTOCOMPAC-41-7 | 2026-10-22 | NUEVO | 2026-10-22 | 27.06 | 11.1
28229 - PIAZZA PPTO C | M - 262 | Outinord IND 1/2" | Concreto | Cimentación Torre 2 eje 13 al 7 entre E - H | 2026-09-22 | 2026-09-25 | 2026-09-29 | 3 | 34.5 | 37.2 | 107.8 | AUTOCOMPAC | 41 | AUTOCOMPAC-41-3 | 2026-10-22 | NUEVO | 2026-10-22 | 18.45 | 2.7
28229 - PIAZZA PPTO C | M - 262 | Outinord IND 1/2" | Concreto | Cimentación Torre 2 eje 13 al 7 entre E - H | 2026-09-22 | 2026-09-25 | 2026-09-29 | 3 | 34.5 | 36.5 | 105.8 | AUTOCOMPAC | 41 | AUTOCOMPAC-41-3 | 2026-10-22 | NUEVO | 2026-10-22 | 18.45 | 2
28229 - PIAZZA PPTO C | M - 263 | Outinord IND 1/2" | Concreto | Cimentación Torre 2 eje 13 al 7 entre E - H | 2026-09-22 | 2026-10-20 | 2026-10-21 | 28 | 34.5 | 62 | 179.7 | AUTOCOMPAC | 41 | AUTOCOMPAC-41-28 | 2026-10-22 | NUEVO | 2026-10-22 | 41 | 27.5
28229 - PIAZZA PPTO C | M - 263 | Outinord IND 1/2" | Concreto | Cimentación Torre 2 eje 13 al 7 entre E - H | 2026-09-22 | 2026-10-20 | 2026-10-21 | 28 | 34.5 | 61.6 | 178.6 | AUTOCOMPAC | 41 | AUTOCOMPAC-41-28 | 2026-10-22 | NUEVO | 2026-10-22 | 41 | 27.1
28229 - PIAZZA PPTO C | M - 263 | Outinord IND 1/2" | Concreto | Cimentación Torre 2 eje 13 al 7 entre E - H | 2026-09-22 | 2026-10-20 | 2026-10-21 | 28 | 34.5 | 62.3 | 180.6 | AUTOCOMPAC | 41 | AUTOCOMPAC-41-28 | 2026-10-22 | NUEVO | 2026-10-22 | 41 | 27.8
28229 - PIAZZA PPTO C | M - 263 | Outinord IND 1/2" | Concreto | Cimentación Torre 2 eje 13 al 7 entre E - H | 2026-09-22 | 2026-10-06 | 2026-10-06 | 14 | 34.5 | 51.2 | 148.4 | AUTOCOMPAC | 41 | AUTOCOMPAC-41-14 | 2026-10-22 | NUEVO | 2026-10-22 | 31.71 | 16.7
28229 - PIAZZA PPTO C | M - 263 | Outinord IND 1/2" | Concreto | Cimentación Torre 2 eje 13 al 7 entre E - H | 2026-09-22 | 2026-10-06 | 2026-10-06 | 14 | 34.5 | 51.7 | 149.9 | AUTOCOMPAC | 41 | AUTOCOMPAC-41-14 | 2026-10-22 | NUEVO | 2026-10-22 | 31.71 | 17.2
28229 - PIAZZA PPTO C | M - 263 | Outinord IND 1/2" | Concreto | Cimentación Torre 2 eje 13 al 7 entre E - H | 2026-09-22 | 2026-09-29 | 2026-09-29 | 7 | 34.5 | 43.3 | 125.5 | AUTOCOMPAC | 41 | AUTOCOMPAC-41-7 | 2026-10-22 | NUEVO | 2026-10-22 | 27.06 | 8.8
28229 - PIAZZA PPTO C | M - 263 | Outinord IND 1/2" | Concreto | Cimentación Torre 2 eje 13 al 7 entre E - H | 2026-09-22 | 2026-09-29 | 2026-09-29 | 7 | 34.5 | 40.6 | 117.7 | AUTOCOMPAC | 41 | AUTOCOMPAC-41-7 | 2026-10-22 | NUEVO | 2026-10-22 | 27.06 | 6.1
28229 - PIAZZA PPTO C | M - 263 | Outinord IND 1/2" | Concreto | Cimentación Torre 2 eje 13 al 7 entre E - H | 2026-09-22 | 2026-09-25 | 2026-09-29 | 3 | 34.5 | 33.4 | 96.8 | AUTOCOMPAC | 41 | AUTOCOMPAC-41-3 | 2026-10-22 | NUEVO | 2026-10-22 | 18.45 | -1.1
28229 - PIAZZA PPTO C | M - 263 | Outinord IND 1/2" | Concreto | Cimentación Torre 2 eje 13 al 7 entre E - H | 2026-09-22 | 2026-09-25 | 2026-09-29 | 3 | 34.5 | 32.7 | 94.8 | AUTOCOMPAC | 41 | AUTOCOMPAC-41-3 | 2026-10-22 | NUEVO | 2026-10-22 | 18.45 | -1.8
28229 - PIAZZA PPTO C | M - 266 | Autocompactante 1 / 2” | Concreto | Muros Torre 1 Eje 8 al 13 Entre A – E Administración | 2026-09-23 | 2026-10-21 | 2026-10-21 | 28 | 41.4 | 77.7 | 187.7 | MURO | 48 | MURO-48-28 | 2026-10-22 | NUEVO | 2026-10-22 | 48 | 36.3
28229 - PIAZZA PPTO C | M - 266 | Autocompactante 1 / 2” | Concreto | Muros Torre 1 Eje 8 al 13 Entre A – E Administración | 2026-09-23 | 2026-10-21 | 2026-10-21 | 28 | 41.4 | 79.3 | 191.5 | MURO | 48 | MURO-48-28 | 2026-10-22 | NUEVO | 2026-10-22 | 48 | 37.9
28229 - PIAZZA PPTO C | M - 266 | Autocompactante 1 / 2” | Concreto | Muros Torre 1 Eje 8 al 13 Entre A – E Administración | 2026-09-23 | 2026-10-21 | 2026-10-21 | 28 | 41.4 | 80.2 | 193.7 | MURO | 48 | MURO-48-28 | 2026-10-22 | NUEVO | 2026-10-22 | 48 | 38.8
28229 - PIAZZA PPTO C | M - 266 | Autocompactante 1 / 2” | Concreto | Muros Torre 1 Eje 8 al 13 Entre A – E Administración | 2026-09-23 | 2026-10-07 | 2026-10-08 | 14 | 41.4 | 65.8 | 158.9 | MURO | 48 | MURO-48-14 | 2026-10-22 | NUEVO | 2026-10-22 | 37.12 | 24.4
28229 - PIAZZA PPTO C | M - 266 | Autocompactante 1 / 2” | Concreto | Muros Torre 1 Eje 8 al 13 Entre A – E Administración | 2026-09-23 | 2026-10-07 | 2026-10-08 | 14 | 41.4 | 66.7 | 161.1 | MURO | 48 | MURO-48-14 | 2026-10-22 | NUEVO | 2026-10-22 | 37.12 | 25.3
28229 - PIAZZA PPTO C | M - 266 | Autocompactante 1 / 2” | Concreto | Muros Torre 1 Eje 8 al 13 Entre A – E Administración | 2026-09-23 | 2026-09-30 | 2026-10-01 | 7 | 41.4 | 55.1 | 133.1 | MURO | 48 | MURO-48-7 | 2026-10-22 | NUEVO | 2026-10-22 | 31.68 | 13.7
28229 - PIAZZA PPTO C | M - 266 | Autocompactante 1 / 2” | Concreto | Muros Torre 1 Eje 8 al 13 Entre A – E Administración | 2026-09-23 | 2026-09-30 | 2026-10-01 | 7 | 41.4 | 54.8 | 132.4 | MURO | 48 | MURO-48-7 | 2026-10-22 | NUEVO | 2026-10-22 | 31.68 | 13.4
28229 - PIAZZA PPTO C | M - 266 | Autocompactante 1 / 2” | Concreto | Muros Torre 1 Eje 8 al 13 Entre A – E Administración | 2026-09-23 | 2026-09-29 | 2026-10-01 | 6 | 41.4 | 50.7 | 122.5 | MURO | 48 | MURO-48-6 | 2026-10-22 | NUEVO | 2026-10-22 | 29.16 | 9.3
28229 - PIAZZA PPTO C | M - 266 | Autocompactante 1 / 2” | Concreto | Muros Torre 1 Eje 8 al 13 Entre A – E Administración | 2026-09-23 | 2026-09-29 | 2026-10-01 | 6 | 41.4 | 49.5 | 119.6 | MURO | 48 | MURO-48-6 | 2026-10-22 | NUEVO | 2026-10-22 | 29.16 | 8.1
28229 - PIAZZA PPTO C | M - 268 | Autocompactante 1 / 2” | Concreto | Muros Torre 1 Eje 13 al 8 Entre D – G Apt 203 | 2026-09-24 | 2026-10-22 | 2026-10-22 | 28 | 41.4 | 75.2 | 181.6 | MURO | 48 | MURO-48-28 | 2026-10-22 | NUEVO | 2026-10-22 | 48 | 33.8
28229 - PIAZZA PPTO C | M - 268 | Autocompactante 1 / 2” | Concreto | Muros Torre 1 Eje 13 al 8 Entre D – G Apt 203 | 2026-09-24 | 2026-10-22 | 2026-10-22 | 28 | 41.4 | 74 | 178.7 | MURO | 48 | MURO-48-28 | 2026-10-22 | NUEVO | 2026-10-22 | 48 | 32.6
28229 - PIAZZA PPTO C | M - 268 | Autocompactante 1 / 2” | Concreto | Muros Torre 1 Eje 13 al 8 Entre D – G Apt 203 | 2026-09-24 | 2026-10-22 | 2026-10-22 | 28 | 41.4 | 73.2 | 176.8 | MURO | 48 | MURO-48-28 | 2026-10-22 | NUEVO | 2026-10-22 | 48 | 31.8
28229 - PIAZZA PPTO C | M - 268 | Autocompactante 1 / 2” | Concreto | Muros Torre 1 Eje 13 al 8 Entre D – G Apt 203 | 2026-09-24 | 2026-10-08 | 2026-10-08 | 14 | 41.4 | 62.5 | 151 | MURO | 48 | MURO-48-14 | 2026-10-22 | NUEVO | 2026-10-22 | 37.12 | 21.1
28229 - PIAZZA PPTO C | M - 268 | Autocompactante 1 / 2” | Concreto | Muros Torre 1 Eje 13 al 8 Entre D – G Apt 203 | 2026-09-24 | 2026-10-08 | 2026-10-08 | 14 | 41.4 | 61.3 | 148.1 | MURO | 48 | MURO-48-14 | 2026-10-22 | NUEVO | 2026-10-22 | 37.12 | 19.9
28229 - PIAZZA PPTO C | M - 268 | Autocompactante 1 / 2” | Concreto | Muros Torre 1 Eje 13 al 8 Entre D – G Apt 203 | 2026-09-24 | 2026-10-01 | 2026-10-01 | 7 | 41.4 | 51.6 | 124.6 | MURO | 48 | MURO-48-7 | 2026-10-22 | NUEVO | 2026-10-22 | 31.68 | 10.2
28229 - PIAZZA PPTO C | M - 268 | Autocompactante 1 / 2” | Concreto | Muros Torre 1 Eje 13 al 8 Entre D – G Apt 203 | 2026-09-24 | 2026-10-01 | 2026-10-01 | 7 | 41.4 | 52.4 | 126.6 | MURO | 48 | MURO-48-7 | 2026-10-22 | NUEVO | 2026-10-22 | 31.68 | 11
28229 - PIAZZA PPTO C | M - 268 | Autocompactante 1 / 2” | Concreto | Muros Torre 1 Eje 13 al 8 Entre D – G Apt 203 | 2026-09-24 | 2026-09-29 | 2026-10-01 | 5 | 41.4 | 48.4 | 116.9 | MURO | 48 | MURO-48-5 | 2026-10-22 | NUEVO | 2026-10-22 | 26.64 | 7
28229 - PIAZZA PPTO C | M - 268 | Autocompactante 1 / 2” | Concreto | Muros Torre 1 Eje 13 al 8 Entre D – G Apt 203 | 2026-09-24 | 2026-09-29 | 2026-10-01 | 5 | 41.4 | 47.2 | 114 | MURO | 48 | MURO-48-5 | 2026-10-22 | NUEVO | 2026-10-22 | 26.64 | 5.8
28229 - PIAZZA PPTO C | M - 27 | Tremie 1" | Concreto | Plazoleta pantalla tramo M H - 02 y barrete B - 58 | 2026-04-09 | 2026-05-07 | 2026-05-08 | 28 | 27.6 | 33.6 | 121.7 | TREMIE | 28 | TREMIE-28-28 | 2026-10-22 | NUEVO | 2026-10-22 | 28 | 6
28229 - PIAZZA PPTO C | M - 27 | Tremie 1" | Concreto | Plazoleta pantalla tramo M H - 02 y barrete B - 58 | 2026-04-09 | 2026-05-07 | 2026-05-08 | 28 | 27.6 | 34.3 | 124.3 | TREMIE | 28 | TREMIE-28-28 | 2026-10-22 | NUEVO | 2026-10-22 | 28 | 6.7
28229 - PIAZZA PPTO C | M - 27 | Tremie 1" | Concreto | Plazoleta pantalla tramo M H - 02 y barrete B - 58 | 2026-04-09 | 2026-05-07 | 2026-05-08 | 28 | 27.6 | 35.2 | 127.5 | TREMIE | 28 | TREMIE-28-28 | 2026-10-22 | NUEVO | 2026-10-22 | 28 | 7.6
28229 - PIAZZA PPTO C | M - 27 | Tremie 1" | Concreto | Plazoleta pantalla tramo M H - 02 y barrete B - 58 | 2026-04-09 | 2026-04-23 | 2026-04-23 | 14 | 27.6 | 27.7 | 100.4 | TREMIE | 28 | TREMIE-28-14 | 2026-10-22 | NUEVO | 2026-10-22 | 19.79 | 0.1
28229 - PIAZZA PPTO C | M - 27 | Tremie 1" | Concreto | Plazoleta pantalla tramo M H - 02 y barrete B - 58 | 2026-04-09 | 2026-04-23 | 2026-04-23 | 14 | 27.6 | 28 | 101.4 | TREMIE | 28 | TREMIE-28-14 | 2026-10-22 | NUEVO | 2026-10-22 | 19.79 | 0.4
28229 - PIAZZA PPTO C | M - 27 | Tremie 1" | Concreto | Plazoleta pantalla tramo M H - 02 y barrete B - 58 | 2026-04-09 | 2026-04-16 | 2026-04-16 | 7 | 27.6 | 24.4 | 88.4 | TREMIE | 28 | TREMIE-28-7 | 2026-10-22 | NUEVO | 2026-10-22 | 15.68 | -3.2
28229 - PIAZZA PPTO C | M - 27 | Tremie 1" | Concreto | Plazoleta pantalla tramo M H - 02 y barrete B - 58 | 2026-04-09 | 2026-04-16 | 2026-04-16 | 7 | 27.6 | 24.1 | 87.3 | TREMIE | 28 | TREMIE-28-7 | 2026-10-22 | NUEVO | 2026-10-22 | 15.68 | -3.5
28229 - PIAZZA PPTO C | M - 27 | Tremie 1" | Concreto | Plazoleta pantalla tramo M H - 02 y barrete B - 58 | 2026-04-09 | 2026-04-12 | 2026-04-14 | 3 | 27.6 | 21.5 | 77.9 | TREMIE | 28 | TREMIE-28-3 | 2026-10-22 | NUEVO | 2026-10-22 | 8.4 | -6.1
28229 - PIAZZA PPTO C | M - 27 | Tremie 1" | Concreto | Plazoleta pantalla tramo M H - 02 y barrete B - 58 | 2026-04-09 | 2026-04-12 | 2026-04-14 | 3 | 27.6 | 20.8 | 75.4 | TREMIE | 28 | TREMIE-28-3 | 2026-10-22 | NUEVO | 2026-10-22 | 8.4 | -6.8
28229 - PIAZZA PPTO C | M - 270 | Autocompactante 1 / 2” | Concreto | Muros Torre 1 Eje 6 al 4 Entre A – C Apt 205 | 2026-09-25 | 2026-10-09 | 2026-10-13 | 14 | 41.4 | 44 | 106.3 | MURO | 48 | MURO-48-14 | 2026-10-22 | NUEVO | 2026-10-22 | 37.12 | 2.6
28229 - PIAZZA PPTO C | M - 270 | Autocompactante 1 / 2” | Concreto | Muros Torre 1 Eje 6 al 4 Entre A – C Apt 205 | 2026-09-25 | 2026-10-09 | 2026-10-13 | 14 | 41.4 | 43.6 | 105.3 | MURO | 48 | MURO-48-14 | 2026-10-22 | NUEVO | 2026-10-22 | 37.12 | 2.2
28229 - PIAZZA PPTO C | M - 270 | Autocompactante 1 / 2” | Concreto | Muros Torre 1 Eje 6 al 4 Entre A – C Apt 205 | 2026-09-25 | 2026-10-02 | 2026-10-02 | 7 | 41.4 | 37.8 | 91.3 | MURO | 48 | MURO-48-7 | 2026-10-22 | NUEVO | 2026-10-22 | 31.68 | -3.6
28229 - PIAZZA PPTO C | M - 270 | Autocompactante 1 / 2” | Concreto | Muros Torre 1 Eje 6 al 4 Entre A – C Apt 205 | 2026-09-25 | 2026-10-02 | 2026-10-02 | 7 | 41.4 | 37.2 | 89.9 | MURO | 48 | MURO-48-7 | 2026-10-22 | NUEVO | 2026-10-22 | 31.68 | -4.2
28229 - PIAZZA PPTO C | M - 270 | Autocompactante 1 / 2” | Concreto | Muros Torre 1 Eje 6 al 4 Entre A – C Apt 205 | 2026-09-25 | 2026-09-29 | 2026-10-01 | 4 | 41.4 | 32.8 | 79.2 | MURO | 48 | MURO-48-4 | 2026-10-22 | NUEVO | 2026-10-22 | 24.12 | -8.6
28229 - PIAZZA PPTO C | M - 270 | Autocompactante 1 / 2” | Concreto | Muros Torre 1 Eje 6 al 4 Entre A – C Apt 205 | 2026-09-25 | 2026-09-29 | 2026-10-01 | 4 | 41.4 | 31.9 | 77.1 | MURO | 48 | MURO-48-4 | 2026-10-22 | NUEVO | 2026-10-22 | 24.12 | -9.5
28229 - PIAZZA PPTO C | M - 272 | Outinord IND 1 / 2” | Concreto | Cimentación Torre 2 Eje 13 al 7 Entre A – E | 2026-09-26 | 2026-10-10 | 2026-10-13 | 14 | 34.5 | 38.3 | 111 | AUTOCOMPAC | 41 | AUTOCOMPAC-41-14 | 2026-10-22 | NUEVO | 2026-10-22 | 31.71 | 3.8
28229 - PIAZZA PPTO C | M - 272 | Outinord IND 1 / 2” | Concreto | Cimentación Torre 2 Eje 13 al 7 Entre A – E | 2026-09-26 | 2026-10-10 | 2026-10-13 | 14 | 34.5 | 37.2 | 107.8 | AUTOCOMPAC | 41 | AUTOCOMPAC-41-14 | 2026-10-22 | NUEVO | 2026-10-22 | 31.71 | 2.7
28229 - PIAZZA PPTO C | M - 272 | Outinord IND 1 / 2” | Concreto | Cimentación Torre 2 Eje 13 al 7 Entre A – E | 2026-09-26 | 2026-10-03 | 2026-10-06 | 7 | 34.5 | 33 | 95.7 | AUTOCOMPAC | 41 | AUTOCOMPAC-41-7 | 2026-10-22 | NUEVO | 2026-10-22 | 27.06 | -1.5
28229 - PIAZZA PPTO C | M - 272 | Outinord IND 1 / 2” | Concreto | Cimentación Torre 2 Eje 13 al 7 Entre A – E | 2026-09-26 | 2026-10-03 | 2026-10-06 | 7 | 34.5 | 32.1 | 93 | AUTOCOMPAC | 41 | AUTOCOMPAC-41-7 | 2026-10-22 | NUEVO | 2026-10-22 | 27.06 | -2.4
28229 - PIAZZA PPTO C | M - 272 | Outinord IND 1 / 2” | Concreto | Cimentación Torre 2 Eje 13 al 7 Entre A – E | 2026-09-26 | 2026-09-30 | 2026-10-01 | 3 | 34.5 | 28.7 | 83.2 | AUTOCOMPAC | 41 | AUTOCOMPAC-41-3 | 2026-10-22 | NUEVO | 2026-10-22 | 18.45 | -5.8
28229 - PIAZZA PPTO C | M - 272 | Outinord IND 1 / 2” | Concreto | Cimentación Torre 2 Eje 13 al 7 Entre A – E | 2026-09-26 | 2026-09-30 | 2026-10-01 | 3 | 34.5 | 27.8 | 80.6 | AUTOCOMPAC | 41 | AUTOCOMPAC-41-3 | 2026-10-22 | NUEVO | 2026-10-22 | 18.45 | -6.7
28229 - PIAZZA PPTO C | M - 273 | Outinord IND 1/2" | Concreto | Cimentación torre 2 eje 13 al 7 entre A - E | 2026-09-26 | 2026-10-10 | 2026-10-13 | 14 | 34.5 | 53.2 | 154.2 | AUTOCOMPAC | 41 | AUTOCOMPAC-41-14 | 2026-10-22 | NUEVO | 2026-10-22 | 31.71 | 18.7
28229 - PIAZZA PPTO C | M - 273 | Outinord IND 1/2" | Concreto | Cimentación torre 2 eje 13 al 7 entre A - E | 2026-09-26 | 2026-10-10 | 2026-10-13 | 14 | 34.5 | 53.7 | 155.7 | AUTOCOMPAC | 41 | AUTOCOMPAC-41-14 | 2026-10-22 | NUEVO | 2026-10-22 | 31.71 | 19.2
28229 - PIAZZA PPTO C | M - 273 | Outinord IND 1/2" | Concreto | Cimentación torre 2 eje 13 al 7 entre A - E | 2026-09-26 | 2026-10-03 | 2026-10-06 | 7 | 34.5 | 43.8 | 127 | AUTOCOMPAC | 41 | AUTOCOMPAC-41-7 | 2026-10-22 | NUEVO | 2026-10-22 | 27.06 | 9.3
28229 - PIAZZA PPTO C | M - 273 | Outinord IND 1/2" | Concreto | Cimentación torre 2 eje 13 al 7 entre A - E | 2026-09-26 | 2026-10-03 | 2026-10-06 | 7 | 34.5 | 45.3 | 131.3 | AUTOCOMPAC | 41 | AUTOCOMPAC-41-7 | 2026-10-22 | NUEVO | 2026-10-22 | 27.06 | 10.8
28229 - PIAZZA PPTO C | M - 273 | Outinord IND 1/2" | Concreto | Cimentación torre 2 eje 13 al 7 entre A - E | 2026-09-26 | 2026-09-29 | 2026-10-01 | 3 | 34.5 | 28 | 81.2 | AUTOCOMPAC | 41 | AUTOCOMPAC-41-3 | 2026-10-22 | NUEVO | 2026-10-22 | 18.45 | -6.5
28229 - PIAZZA PPTO C | M - 273 | Outinord IND 1/2" | Concreto | Cimentación torre 2 eje 13 al 7 entre A - E | 2026-09-26 | 2026-09-29 | 2026-10-01 | 3 | 34.5 | 28.3 | 82 | AUTOCOMPAC | 41 | AUTOCOMPAC-41-3 | 2026-10-22 | NUEVO | 2026-10-22 | 18.45 | -6.2
28229 - PIAZZA PPTO C | M - 275 | Autocompactante 1/2" | Concreto | Muros torre 1 eje 6 al 4 entre D - H apt. 202 | 2026-09-26 | 2026-10-10 | 2026-10-13 | 14 | 41.4 | 53.2 | 128.5 | MURO | 48 | MURO-48-14 | 2026-10-22 | NUEVO | 2026-10-22 | 37.12 | 11.8
28229 - PIAZZA PPTO C | M - 275 | Autocompactante 1/2" | Concreto | Muros torre 1 eje 6 al 4 entre D - H apt. 202 | 2026-09-26 | 2026-10-10 | 2026-10-13 | 14 | 41.4 | 53.7 | 129.7 | MURO | 48 | MURO-48-14 | 2026-10-22 | NUEVO | 2026-10-22 | 37.12 | 12.3
28229 - PIAZZA PPTO C | M - 275 | Autocompactante 1/2" | Concreto | Muros torre 1 eje 6 al 4 entre D - H apt. 202 | 2026-09-26 | 2026-10-03 | 2026-10-06 | 7 | 41.4 | 45.6 | 110.1 | MURO | 48 | MURO-48-7 | 2026-10-22 | NUEVO | 2026-10-22 | 31.68 | 4.2
28229 - PIAZZA PPTO C | M - 275 | Autocompactante 1/2" | Concreto | Muros torre 1 eje 6 al 4 entre D - H apt. 202 | 2026-09-26 | 2026-10-03 | 2026-10-06 | 7 | 41.4 | 44.5 | 107.5 | MURO | 48 | MURO-48-7 | 2026-10-22 | NUEVO | 2026-10-22 | 31.68 | 3.1
28229 - PIAZZA PPTO C | M - 275 | Autocompactante 1/2" | Concreto | Muros torre 1 eje 6 al 4 entre D - H apt. 202 | 2026-09-26 | 2026-09-29 | 2026-10-01 | 3 | 41.4 | 38.7 | 93.5 | MURO | 48 | MURO-48-3 | 2026-10-22 | NUEVO | 2026-10-22 | 21.6 | -2.7
28229 - PIAZZA PPTO C | M - 275 | Autocompactante 1/2" | Concreto | Muros torre 1 eje 6 al 4 entre D - H apt. 202 | 2026-09-26 | 2026-09-29 | 2026-10-01 | 3 | 41.4 | 38.4 | 92.8 | MURO | 48 | MURO-48-3 | 2026-10-22 | NUEVO | 2026-10-22 | 21.6 | -3
28229 - PIAZZA PPTO C | M - 281 | Outinord IND 1/2" | Concreto | Vigas de cimentación Torre 2 eje 7 al 1 entre A - D y placa contrapiso eje 13 al 9 entre E - H Apto 103 | 2026-10-01 | 2026-10-15 | 2026-10-15 | 14 | 34.5 | 36.3 | 105.2 | PLACA | 41 | PLACA-41-14 | 2026-10-22 | NUEVO | 2026-10-22 | 31.71 | 1.8
28229 - PIAZZA PPTO C | M - 281 | Outinord IND 1/2" | Concreto | Vigas de cimentación Torre 2 eje 7 al 1 entre A - D y placa contrapiso eje 13 al 9 entre E - H Apto 103 | 2026-10-01 | 2026-10-15 | 2026-10-15 | 14 | 34.5 | 35.7 | 103.5 | PLACA | 41 | PLACA-41-14 | 2026-10-22 | NUEVO | 2026-10-22 | 31.71 | 1.2
28229 - PIAZZA PPTO C | M - 281 | Outinord IND 1/2" | Concreto | Vigas de cimentación Torre 2 eje 7 al 1 entre A - D y placa contrapiso eje 13 al 9 entre E - H Apto 103 | 2026-10-01 | 2026-10-08 | 2026-10-08 | 7 | 34.5 | 31 | 89.9 | PLACA | 41 | PLACA-41-7 | 2026-10-22 | NUEVO | 2026-10-22 | 27.06 | -3.5
28229 - PIAZZA PPTO C | M - 281 | Outinord IND 1/2" | Concreto | Vigas de cimentación Torre 2 eje 7 al 1 entre A - D y placa contrapiso eje 13 al 9 entre E - H Apto 103 | 2026-10-01 | 2026-10-08 | 2026-10-08 | 7 | 34.5 | 30.1 | 87.2 | PLACA | 41 | PLACA-41-7 | 2026-10-22 | NUEVO | 2026-10-22 | 27.06 | -4.4
28229 - PIAZZA PPTO C | M - 281 | Outinord IND 1/2" | Concreto | Vigas de cimentación Torre 2 eje 7 al 1 entre A - D y placa contrapiso eje 13 al 9 entre E - H Apto 103 | 2026-10-01 | 2026-10-06 | 2026-10-08 | 5 | 34.5 | 23.3 | 67.5 | PLACA | 41 | PLACA-41-5 | 2026-10-22 | NUEVO | 2026-10-22 | 22.75 | -11.2
28229 - PIAZZA PPTO C | M - 281 | Outinord IND 1/2" | Concreto | Vigas de cimentación Torre 2 eje 7 al 1 entre A - D y placa contrapiso eje 13 al 9 entre E - H Apto 103 | 2026-10-01 | 2026-10-06 | 2026-10-08 | 5 | 34.5 | 22.8 | 66.1 | PLACA | 41 | PLACA-41-5 | 2026-10-22 | NUEVO | 2026-10-22 | 22.75 | -11.7
28229 - PIAZZA PPTO C | M - 282 | Outinord IND 1/2" | Concreto | Vigas de cimentación Torre 2 eje 7 al 1 entre A - D y placa contrapiso eje 13 al 9 entre E - H Apto 103 | 2026-10-01 | 2026-10-15 | 2026-10-15 | 14 | 34.5 | 54.4 | 157.7 | PLACA | 41 | PLACA-41-14 | 2026-10-22 | NUEVO | 2026-10-22 | 31.71 | 19.9
28229 - PIAZZA PPTO C | M - 282 | Outinord IND 1/2" | Concreto | Vigas de cimentación Torre 2 eje 7 al 1 entre A - D y placa contrapiso eje 13 al 9 entre E - H Apto 103 | 2026-10-01 | 2026-10-15 | 2026-10-15 | 14 | 34.5 | 55.5 | 160.9 | PLACA | 41 | PLACA-41-14 | 2026-10-22 | NUEVO | 2026-10-22 | 31.71 | 21
28229 - PIAZZA PPTO C | M - 282 | Outinord IND 1/2" | Concreto | Vigas de cimentación Torre 2 eje 7 al 1 entre A - D y placa contrapiso eje 13 al 9 entre E - H Apto 103 | 2026-10-01 | 2026-10-08 | 2026-10-08 | 7 | 34.5 | 46.9 | 135.9 | PLACA | 41 | PLACA-41-7 | 2026-10-22 | NUEVO | 2026-10-22 | 27.06 | 12.4
28229 - PIAZZA PPTO C | M - 282 | Outinord IND 1/2" | Concreto | Vigas de cimentación Torre 2 eje 7 al 1 entre A - D y placa contrapiso eje 13 al 9 entre E - H Apto 103 | 2026-10-01 | 2026-10-08 | 2026-10-08 | 7 | 34.5 | 45.7 | 132.5 | PLACA | 41 | PLACA-41-7 | 2026-10-22 | NUEVO | 2026-10-22 | 27.06 | 11.2
28229 - PIAZZA PPTO C | M - 282 | Outinord IND 1/2" | Concreto | Vigas de cimentación Torre 2 eje 7 al 1 entre A - D y placa contrapiso eje 13 al 9 entre E - H Apto 103 | 2026-10-01 | 2026-10-06 | 2026-10-08 | 5 | 34.5 | 41.5 | 120.3 | PLACA | 41 | PLACA-41-5 | 2026-10-22 | NUEVO | 2026-10-22 | 22.75 | 7
28229 - PIAZZA PPTO C | M - 282 | Outinord IND 1/2" | Concreto | Vigas de cimentación Torre 2 eje 7 al 1 entre A - D y placa contrapiso eje 13 al 9 entre E - H Apto 103 | 2026-10-01 | 2026-10-06 | 2026-10-08 | 5 | 34.5 | 40.8 | 118.3 | PLACA | 41 | PLACA-41-5 | 2026-10-22 | NUEVO | 2026-10-22 | 22.75 | 6.3
28229 - PIAZZA PPTO C | M - 284 | Autonivelante 1/2" | Concreto | Muros Torre 1 eje 13 al 10 entre A - E Apto 304 | 2026-10-01 | 2026-10-15 | 2026-10-15 | 14 | 41.4 | 64 | 154.6 | MURO | 48 | MURO-48-14 | 2026-10-22 | NUEVO | 2026-10-22 | 37.12 | 22.6
28229 - PIAZZA PPTO C | M - 284 | Autonivelante 1/2" | Concreto | Muros Torre 1 eje 13 al 10 entre A - E Apto 304 | 2026-10-01 | 2026-10-15 | 2026-10-15 | 14 | 41.4 | 62.5 | 151 | MURO | 48 | MURO-48-14 | 2026-10-22 | NUEVO | 2026-10-22 | 37.12 | 21.1
28229 - PIAZZA PPTO C | M - 284 | Autonivelante 1/2" | Concreto | Muros Torre 1 eje 13 al 10 entre A - E Apto 304 | 2026-10-01 | 2026-10-08 | 2026-10-08 | 7 | 41.4 | 53.6 | 129.5 | MURO | 48 | MURO-48-7 | 2026-10-22 | NUEVO | 2026-10-22 | 31.68 | 12.2
28229 - PIAZZA PPTO C | M - 284 | Autonivelante 1/2" | Concreto | Muros Torre 1 eje 13 al 10 entre A - E Apto 304 | 2026-10-01 | 2026-10-08 | 2026-10-08 | 7 | 41.4 | 52.4 | 126.6 | MURO | 48 | MURO-48-7 | 2026-10-22 | NUEVO | 2026-10-22 | 31.68 | 11
28229 - PIAZZA PPTO C | M - 284 | Autonivelante 1/2" | Concreto | Muros Torre 1 eje 13 al 10 entre A - E Apto 304 | 2026-10-01 | 2026-10-06 | 2026-10-08 | 5 | 41.4 | 42.6 | 102.9 | MURO | 48 | MURO-48-5 | 2026-10-22 | NUEVO | 2026-10-22 | 26.64 | 1.2
28229 - PIAZZA PPTO C | M - 284 | Autonivelante 1/2" | Concreto | Muros Torre 1 eje 13 al 10 entre A - E Apto 304 | 2026-10-01 | 2026-10-06 | 2026-10-08 | 5 | 41.4 | 41.9 | 101.2 | MURO | 48 | MURO-48-5 | 2026-10-22 | NUEVO | 2026-10-22 | 26.64 | 0.5
28229 - PIAZZA PPTO C | M - 285 | Autocompactante 1/2" | Concreto | Muros Torre 1 eje 13 al 10 entre E - H Apto 303 | 2026-10-02 | 2026-10-16 | 2026-10-19 | 14 | 41.4 | 69.3 | 167.4 | MURO | 48 | MURO-48-14 | 2026-10-22 | NUEVO | 2026-10-22 | 37.12 | 27.9
28229 - PIAZZA PPTO C | M - 285 | Autocompactante 1/2" | Concreto | Muros Torre 1 eje 13 al 10 entre E - H Apto 303 | 2026-10-02 | 2026-10-16 | 2026-10-19 | 14 | 41.4 | 70.3 | 169.8 | MURO | 48 | MURO-48-14 | 2026-10-22 | NUEVO | 2026-10-22 | 37.12 | 28.9
28229 - PIAZZA PPTO C | M - 285 | Autocompactante 1/2" | Concreto | Muros Torre 1 eje 13 al 10 entre E - H Apto 303 | 2026-10-02 | 2026-10-09 | 2026-10-13 | 7 | 41.4 | 61 | 147.3 | MURO | 48 | MURO-48-7 | 2026-10-22 | NUEVO | 2026-10-22 | 31.68 | 19.6
28229 - PIAZZA PPTO C | M - 285 | Autocompactante 1/2" | Concreto | Muros Torre 1 eje 13 al 10 entre E - H Apto 303 | 2026-10-02 | 2026-10-09 | 2026-10-13 | 7 | 41.4 | 59.6 | 144 | MURO | 48 | MURO-48-7 | 2026-10-22 | NUEVO | 2026-10-22 | 31.68 | 18.2
28229 - PIAZZA PPTO C | M - 285 | Autocompactante 1/2" | Concreto | Muros Torre 1 eje 13 al 10 entre E - H Apto 303 | 2026-10-02 | 2026-10-06 | 2026-10-08 | 4 | 41.4 | 49.8 | 120.3 | MURO | 48 | MURO-48-4 | 2026-10-22 | NUEVO | 2026-10-22 | 24.12 | 8.4
28229 - PIAZZA PPTO C | M - 285 | Autocompactante 1/2" | Concreto | Muros Torre 1 eje 13 al 10 entre E - H Apto 303 | 2026-10-02 | 2026-10-06 | 2026-10-08 | 4 | 41.4 | 50.2 | 121.3 | MURO | 48 | MURO-48-4 | 2026-10-22 | NUEVO | 2026-10-22 | 24.12 | 8.8
28229 - PIAZZA PPTO C | M - 294 | Autocompactante 1/2" | Concreto | Muros Torre 1 eje 3 al 5 entre G - D Apto 302 | 2026-10-06 | 2026-10-20 | 2026-10-21 | 14 | 41.4 | 46.5 | 112.3 | MURO | 48 | MURO-48-14 | 2026-10-22 | NUEVO | 2026-10-22 | 37.12 | 5.1
28229 - PIAZZA PPTO C | M - 294 | Autocompactante 1/2" | Concreto | Muros Torre 1 eje 3 al 5 entre G - D Apto 302 | 2026-10-06 | 2026-10-20 | 2026-10-21 | 14 | 41.4 | 46.3 | 111.8 | MURO | 48 | MURO-48-14 | 2026-10-22 | NUEVO | 2026-10-22 | 37.12 | 4.9
28229 - PIAZZA PPTO C | M - 294 | Autocompactante 1/2" | Concreto | Muros Torre 1 eje 3 al 5 entre G - D Apto 302 | 2026-10-06 | 2026-10-13 | 2026-10-15 | 7 | 41.4 | 38.9 | 94 | MURO | 48 | MURO-48-7 | 2026-10-22 | NUEVO | 2026-10-22 | 31.68 | -2.5
28229 - PIAZZA PPTO C | M - 294 | Autocompactante 1/2" | Concreto | Muros Torre 1 eje 3 al 5 entre G - D Apto 302 | 2026-10-06 | 2026-10-13 | 2026-10-15 | 7 | 41.4 | 38.5 | 93 | MURO | 48 | MURO-48-7 | 2026-10-22 | NUEVO | 2026-10-22 | 31.68 | -2.9
28229 - PIAZZA PPTO C | M - 294 | Autocompactante 1/2" | Concreto | Muros Torre 1 eje 3 al 5 entre G - D Apto 302 | 2026-10-06 | 2026-10-09 | 2026-10-13 | 3 | 41.4 | 23.7 | 57.2 | MURO | 48 | MURO-48-3 | 2026-10-22 | NUEVO | 2026-10-22 | 21.6 | -17.7
28229 - PIAZZA PPTO C | M - 294 | Autocompactante 1/2" | Concreto | Muros Torre 1 eje 3 al 5 entre G - D Apto 302 | 2026-10-06 | 2026-10-09 | 2026-10-13 | 3 | 41.4 | 24 | 58 | MURO | 48 | MURO-48-3 | 2026-10-22 | NUEVO | 2026-10-22 | 21.6 | -17.4
28229 - PIAZZA PPTO C | M - 30 | Tremie 1" | Concreto | Plazoleta Pantalla Tramo M – 02 y Barrote B – 59 | 2026-04-10 | 2026-05-08 | 2026-05-08 | 28 | 27.6 | 44.9 | 162.7 | TREMIE | 28 | TREMIE-28-28 | 2026-10-22 | NUEVO | 2026-10-22 | 28 | 17.3
28229 - PIAZZA PPTO C | M - 30 | Tremie 1" | Concreto | Plazoleta Pantalla Tramo M – 02 y Barrote B – 59 | 2026-04-10 | 2026-05-08 | 2026-05-08 | 28 | 27.6 | 45.5 | 164.9 | TREMIE | 28 | TREMIE-28-28 | 2026-10-22 | NUEVO | 2026-10-22 | 28 | 17.9
28229 - PIAZZA PPTO C | M - 30 | Tremie 1" | Concreto | Plazoleta Pantalla Tramo M – 02 y Barrote B – 59 | 2026-04-10 | 2026-05-08 | 2026-05-08 | 28 | 27.6 | 45.1 | 163.4 | TREMIE | 28 | TREMIE-28-28 | 2026-10-22 | NUEVO | 2026-10-22 | 28 | 17.5
28229 - PIAZZA PPTO C | M - 30 | Tremie 1" | Concreto | Plazoleta Pantalla Tramo M – 02 y Barrote B – 59 | 2026-04-10 | 2026-04-24 | 2026-04-24 | 14 | 27.6 | 38 | 137.7 | TREMIE | 28 | TREMIE-28-14 | 2026-10-22 | NUEVO | 2026-10-22 | 19.79 | 10.4
28229 - PIAZZA PPTO C | M - 30 | Tremie 1" | Concreto | Plazoleta Pantalla Tramo M – 02 y Barrote B – 59 | 2026-04-10 | 2026-04-24 | 2026-04-24 | 14 | 27.6 | 37.1 | 134.4 | TREMIE | 28 | TREMIE-28-14 | 2026-10-22 | NUEVO | 2026-10-22 | 19.79 | 9.5
28229 - PIAZZA PPTO C | M - 30 | Tremie 1" | Concreto | Plazoleta Pantalla Tramo M – 02 y Barrote B – 59 | 2026-04-10 | 2026-04-17 | 2026-04-17 | 7 | 27.6 | 31.7 | 114.9 | TREMIE | 28 | TREMIE-28-7 | 2026-10-22 | NUEVO | 2026-10-22 | 15.68 | 4.1
28229 - PIAZZA PPTO C | M - 30 | Tremie 1" | Concreto | Plazoleta Pantalla Tramo M – 02 y Barrote B – 59 | 2026-04-10 | 2026-04-17 | 2026-04-17 | 7 | 27.6 | 31.4 | 113.8 | TREMIE | 28 | TREMIE-28-7 | 2026-10-22 | NUEVO | 2026-10-22 | 15.68 | 3.8
28229 - PIAZZA PPTO C | M - 30 | Tremie 1" | Concreto | Plazoleta Pantalla Tramo M – 02 y Barrote B – 59 | 2026-04-10 | 2026-04-14 | 2026-04-16 | 4 | 27.6 | 26.3 | 95.3 | TREMIE | 28 | TREMIE-28-4 | 2026-10-22 | NUEVO | 2026-10-22 | 10.22 | -1.3
28229 - PIAZZA PPTO C | M - 30 | Tremie 1" | Concreto | Plazoleta Pantalla Tramo M – 02 y Barrote B – 59 | 2026-04-10 | 2026-04-14 | 2026-04-16 | 4 | 27.6 | 26.5 | 96 | TREMIE | 28 | TREMIE-28-4 | 2026-10-22 | NUEVO | 2026-10-22 | 10.22 | -1.1
28229 - PIAZZA PPTO C | M - 300 | Autocompactante 1/2" | Concreto | Muros torres 1 eje 1 al 4 entre D - G Apt. 301 y eje 4 al 8 entre A - C Apt. 305 | 2026-10-07 | 2026-10-21 | 2026-10-22 | 14 | 41.4 | 35.6 | 86 | MURO | 48 | MURO-48-14 | 2026-10-22 | NUEVO | 2026-10-22 | 37.12 | -5.8
28229 - PIAZZA PPTO C | M - 300 | Autocompactante 1/2" | Concreto | Muros torres 1 eje 1 al 4 entre D - G Apt. 301 y eje 4 al 8 entre A - C Apt. 305 | 2026-10-07 | 2026-10-21 | 2026-10-22 | 14 | 41.4 | 34.3 | 82.9 | MURO | 48 | MURO-48-14 | 2026-10-22 | NUEVO | 2026-10-22 | 37.12 | -7.1
28229 - PIAZZA PPTO C | M - 300 | Autocompactante 1/2" | Concreto | Muros torres 1 eje 1 al 4 entre D - G Apt. 301 y eje 4 al 8 entre A - C Apt. 305 | 2026-10-07 | 2026-10-14 | 2026-10-15 | 7 | 41.4 | 26.8 | 64.7 | MURO | 48 | MURO-48-7 | 2026-10-22 | NUEVO | 2026-10-22 | 31.68 | -14.6
28229 - PIAZZA PPTO C | M - 300 | Autocompactante 1/2" | Concreto | Muros torres 1 eje 1 al 4 entre D - G Apt. 301 y eje 4 al 8 entre A - C Apt. 305 | 2026-10-07 | 2026-10-14 | 2026-10-15 | 7 | 41.4 | 25.9 | 62.6 | MURO | 48 | MURO-48-7 | 2026-10-22 | NUEVO | 2026-10-22 | 31.68 | -15.5
28229 - PIAZZA PPTO C | M - 300 | Autocompactante 1/2" | Concreto | Muros torres 1 eje 1 al 4 entre D - G Apt. 301 y eje 4 al 8 entre A - C Apt. 305 | 2026-10-07 | 2026-10-13 | 2026-10-15 | 6 | 41.4 | 23.4 | 56.5 | MURO | 48 | MURO-48-6 | 2026-10-22 | NUEVO | 2026-10-22 | 29.16 | -18
28229 - PIAZZA PPTO C | M - 300 | Autocompactante 1/2" | Concreto | Muros torres 1 eje 1 al 4 entre D - G Apt. 301 y eje 4 al 8 entre A - C Apt. 305 | 2026-10-07 | 2026-10-13 | 2026-10-15 | 6 | 41.4 | 23 | 55.6 | MURO | 48 | MURO-48-6 | 2026-10-22 | NUEVO | 2026-10-22 | 29.16 | -18.4
28229 - PIAZZA PPTO C | M - 302 | Autocompactante 1/2" | Concreto | Muros torre 1 eje 1 al 4 entre A - C Apt. 306 | 2026-10-08 | 2026-10-22 | 2026-10-22 | 14 | 41.4 | 49.6 | 119.8 | MURO | 48 | MURO-48-14 | 2026-10-22 | NUEVO | 2026-10-22 | 37.12 | 8.2
28229 - PIAZZA PPTO C | M - 302 | Autocompactante 1/2" | Concreto | Muros torre 1 eje 1 al 4 entre A - C Apt. 306 | 2026-10-08 | 2026-10-22 | 2026-10-22 | 14 | 41.4 | 50.8 | 122.7 | MURO | 48 | MURO-48-14 | 2026-10-22 | NUEVO | 2026-10-22 | 37.12 | 9.4
28229 - PIAZZA PPTO C | M - 302 | Autocompactante 1/2" | Concreto | Muros torre 1 eje 1 al 4 entre A - C Apt. 306 | 2026-10-08 | 2026-10-15 | 2026-10-15 | 7 | 41.4 | 41.9 | 101.2 | MURO | 48 | MURO-48-7 | 2026-10-22 | NUEVO | 2026-10-22 | 31.68 | 0.5
28229 - PIAZZA PPTO C | M - 302 | Autocompactante 1/2" | Concreto | Muros torre 1 eje 1 al 4 entre A - C Apt. 306 | 2026-10-08 | 2026-10-15 | 2026-10-15 | 7 | 41.4 | 41.4 | 100 | MURO | 48 | MURO-48-7 | 2026-10-22 | NUEVO | 2026-10-22 | 31.68 | 0
28229 - PIAZZA PPTO C | M - 302 | Autocompactante 1/2" | Concreto | Muros torre 1 eje 1 al 4 entre A - C Apt. 306 | 2026-10-08 | 2026-10-13 | 2026-10-15 | 5 | 41.4 | 38.3 | 92.5 | MURO | 48 | MURO-48-5 | 2026-10-22 | NUEVO | 2026-10-22 | 26.64 | -3.1
28229 - PIAZZA PPTO C | M - 302 | Autocompactante 1/2" | Concreto | Muros torre 1 eje 1 al 4 entre A - C Apt. 306 | 2026-10-08 | 2026-10-13 | 2026-10-15 | 5 | 41.4 | 37.7 | 91.1 | MURO | 48 | MURO-48-5 | 2026-10-22 | NUEVO | 2026-10-22 | 26.64 | -3.7
28229 - PIAZZA PPTO C | M - 41 | Tremie 1 " | Concreto | Plazoleta pantalla tramo M - 01 y barrote B - 60 | 2026-04-14 | 2026-05-12 | 2026-05-12 | 28 | 27.6 | 30.2 | 109.4 | TREMIE | 28 | TREMIE-28-28 | 2026-10-22 | NUEVO | 2026-10-22 | 28 | 2.6
28229 - PIAZZA PPTO C | M - 41 | Tremie 1 " | Concreto | Plazoleta pantalla tramo M - 01 y barrote B - 60 | 2026-04-14 | 2026-05-12 | 2026-05-12 | 28 | 27.6 | 30 | 108.7 | TREMIE | 28 | TREMIE-28-28 | 2026-10-22 | NUEVO | 2026-10-22 | 28 | 2.4
28229 - PIAZZA PPTO C | M - 41 | Tremie 1 " | Concreto | Plazoleta pantalla tramo M - 01 y barrote B - 60 | 2026-04-14 | 2026-05-12 | 2026-05-12 | 28 | 27.6 | 29.7 | 107.6 | TREMIE | 28 | TREMIE-28-28 | 2026-10-22 | NUEVO | 2026-10-22 | 28 | 2.1
28229 - PIAZZA PPTO C | M - 41 | Tremie 1 " | Concreto | Plazoleta pantalla tramo M - 01 y barrote B - 60 | 2026-04-14 | 2026-04-28 | 2026-04-28 | 14 | 27.6 | 24.1 | 87.3 | TREMIE | 28 | TREMIE-28-14 | 2026-10-22 | NUEVO | 2026-10-22 | 19.79 | -3.5
28229 - PIAZZA PPTO C | M - 41 | Tremie 1 " | Concreto | Plazoleta pantalla tramo M - 01 y barrote B - 60 | 2026-04-14 | 2026-04-28 | 2026-04-28 | 14 | 27.6 | 23.9 | 86.6 | TREMIE | 28 | TREMIE-28-14 | 2026-10-22 | NUEVO | 2026-10-22 | 19.79 | -3.7
28229 - PIAZZA PPTO C | M - 41 | Tremie 1 " | Concreto | Plazoleta pantalla tramo M - 01 y barrote B - 60 | 2026-04-14 | 2026-04-21 | 2026-04-21 | 7 | 27.6 | 20.7 | 75 | TREMIE | 28 | TREMIE-28-7 | 2026-10-22 | NUEVO | 2026-10-22 | 15.68 | -6.9
28229 - PIAZZA PPTO C | M - 41 | Tremie 1 " | Concreto | Plazoleta pantalla tramo M - 01 y barrote B - 60 | 2026-04-14 | 2026-04-21 | 2026-04-21 | 7 | 27.6 | 20.5 | 74.3 | TREMIE | 28 | TREMIE-28-7 | 2026-10-22 | NUEVO | 2026-10-22 | 15.68 | -7.1
28229 - PIAZZA PPTO C | M - 41 | Tremie 1 " | Concreto | Plazoleta pantalla tramo M - 01 y barrote B - 60 | 2026-04-14 | 2026-04-17 | 2026-04-21 | 3 | 27.6 | 14.7 | 53.3 | TREMIE | 28 | TREMIE-28-3 | 2026-10-22 | NUEVO | 2026-10-22 | 8.4 | -12.9
28229 - PIAZZA PPTO C | M - 41 | Tremie 1 " | Concreto | Plazoleta pantalla tramo M - 01 y barrote B - 60 | 2026-04-14 | 2026-04-17 | 2026-04-21 | 3 | 27.6 | 14.4 | 52.2 | TREMIE | 28 | TREMIE-28-3 | 2026-10-22 | NUEVO | 2026-10-22 | 8.4 | -13.2
28229 - PIAZZA PPTO C | M - 50 | Tremie 1" | Concreto | Plazoleta pantalla tramo # 06 | 2026-04-17 | 2026-05-15 | 2026-05-15 | 28 | 27.6 | 26.9 | 97.5 | TREMIE | 28 | TREMIE-28-28 | 2026-10-22 | NUEVO | 2026-10-22 | 28 | -0.7
28229 - PIAZZA PPTO C | M - 50 | Tremie 1" | Concreto | Plazoleta pantalla tramo # 06 | 2026-04-17 | 2026-05-15 | 2026-05-15 | 28 | 27.6 | 26.1 | 94.6 | TREMIE | 28 | TREMIE-28-28 | 2026-10-22 | NUEVO | 2026-10-22 | 28 | -1.5
28229 - PIAZZA PPTO C | M - 50 | Tremie 1" | Concreto | Plazoleta pantalla tramo # 06 | 2026-04-17 | 2026-05-15 | 2026-05-15 | 28 | 27.6 | 26.5 | 96 | TREMIE | 28 | TREMIE-28-28 | 2026-10-22 | NUEVO | 2026-10-22 | 28 | -1.1
28229 - PIAZZA PPTO C | M - 50 | Tremie 1" | Concreto | Plazoleta pantalla tramo # 06 | 2026-04-17 | 2026-05-01 | 2026-05-05 | 14 | 27.6 | 22.7 | 82.2 | TREMIE | 28 | TREMIE-28-14 | 2026-10-22 | NUEVO | 2026-10-22 | 19.79 | -4.9
28229 - PIAZZA PPTO C | M - 50 | Tremie 1" | Concreto | Plazoleta pantalla tramo # 06 | 2026-04-17 | 2026-05-01 | 2026-05-05 | 14 | 27.6 | 22.9 | 83 | TREMIE | 28 | TREMIE-28-14 | 2026-10-22 | NUEVO | 2026-10-22 | 19.79 | -4.7
28229 - PIAZZA PPTO C | M - 50 | Tremie 1" | Concreto | Plazoleta pantalla tramo # 06 | 2026-04-17 | 2026-04-24 | 2026-04-24 | 7 | 27.6 | 20.1 | 72.8 | TREMIE | 28 | TREMIE-28-7 | 2026-10-22 | NUEVO | 2026-10-22 | 15.68 | -7.5
28229 - PIAZZA PPTO C | M - 50 | Tremie 1" | Concreto | Plazoleta pantalla tramo # 06 | 2026-04-17 | 2026-04-24 | 2026-04-24 | 7 | 27.6 | 19.8 | 71.7 | TREMIE | 28 | TREMIE-28-7 | 2026-10-22 | NUEVO | 2026-10-22 | 15.68 | -7.8
28229 - PIAZZA PPTO C | M - 50 | Tremie 1" | Concreto | Plazoleta pantalla tramo # 06 | 2026-04-17 | 2026-04-21 | 2026-04-23 | 4 | 27.6 | 14.4 | 52.2 | TREMIE | 28 | TREMIE-28-4 | 2026-10-22 | NUEVO | 2026-10-22 | 10.22 | -13.2
28229 - PIAZZA PPTO C | M - 50 | Tremie 1" | Concreto | Plazoleta pantalla tramo # 06 | 2026-04-17 | 2026-04-21 | 2026-04-23 | 4 | 27.6 | 14.3 | 51.8 | TREMIE | 28 | TREMIE-28-4 | 2026-10-22 | NUEVO | 2026-10-22 | 10.22 | -13.3
28229 - PIAZZA PPTO C | M - 55 | Tremie 1" | Concreto | Plazoleta pantalla tramo # 25 | 2026-04-21 | 2026-05-19 | 2026-05-20 | 28 | 27.6 | 24 | 87 | TREMIE | 28 | TREMIE-28-28 | 2026-10-22 | NUEVO | 2026-10-22 | 28 | -3.6
28229 - PIAZZA PPTO C | M - 55 | Tremie 1" | Concreto | Plazoleta pantalla tramo # 25 | 2026-04-21 | 2026-05-19 | 2026-05-20 | 28 | 27.6 | 23.6 | 85.5 | TREMIE | 28 | TREMIE-28-28 | 2026-10-22 | NUEVO | 2026-10-22 | 28 | -4
28229 - PIAZZA PPTO C | M - 55 | Tremie 1" | Concreto | Plazoleta pantalla tramo # 25 | 2026-04-21 | 2026-05-19 | 2026-05-20 | 28 | 27.6 | 22.9 | 83 | TREMIE | 28 | TREMIE-28-28 | 2026-10-22 | NUEVO | 2026-10-22 | 28 | -4.7
28229 - PIAZZA PPTO C | M - 55 | Tremie 1" | Concreto | Plazoleta pantalla tramo # 25 | 2026-04-21 | 2026-05-05 | 2026-05-06 | 14 | 27.6 | 19.5 | 70.7 | TREMIE | 28 | TREMIE-28-14 | 2026-10-22 | NUEVO | 2026-10-22 | 19.79 | -8.1
28229 - PIAZZA PPTO C | M - 55 | Tremie 1" | Concreto | Plazoleta pantalla tramo # 25 | 2026-04-21 | 2026-05-05 | 2026-05-06 | 14 | 27.6 | 18.5 | 67 | TREMIE | 28 | TREMIE-28-14 | 2026-10-22 | NUEVO | 2026-10-22 | 19.79 | -9.1
28229 - PIAZZA PPTO C | M - 55 | Tremie 1" | Concreto | Plazoleta pantalla tramo # 25 | 2026-04-21 | 2026-04-28 | 2026-04-28 | 7 | 27.6 | 15.4 | 55.8 | TREMIE | 28 | TREMIE-28-7 | 2026-10-22 | NUEVO | 2026-10-22 | 15.68 | -12.2
28229 - PIAZZA PPTO C | M - 55 | Tremie 1" | Concreto | Plazoleta pantalla tramo # 25 | 2026-04-21 | 2026-04-28 | 2026-04-28 | 7 | 27.6 | 14.8 | 53.6 | TREMIE | 28 | TREMIE-28-7 | 2026-10-22 | NUEVO | 2026-10-22 | 15.68 | -12.8
28229 - PIAZZA PPTO C | M - 55 | Tremie 1" | Concreto | Plazoleta pantalla tramo # 25 | 2026-04-21 | 2026-04-24 | 2026-04-28 | 3 | 27.6 | 9.5 | 34.4 | TREMIE | 28 | TREMIE-28-3 | 2026-10-22 | NUEVO | 2026-10-22 | 8.4 | -18.1
28229 - PIAZZA PPTO C | M - 55 | Tremie 1" | Concreto | Plazoleta pantalla tramo # 25 | 2026-04-21 | 2026-04-24 | 2026-04-28 | 3 | 27.6 | 8.8 | 31.9 | TREMIE | 28 | TREMIE-28-3 | 2026-10-22 | NUEVO | 2026-10-22 | 8.4 | -18.8
28229 - PIAZZA PPTO C | M - 62 | Tremie 1" | Concreto | Plazoleta pantalla tramo H - 24 y pantalla tramo M - 21 | 2026-04-22 | 2026-05-20 | 2026-05-20 | 28 | 27.6 | 36.3 | 131.5 | TREMIE | 28 | TREMIE-28-28 | 2026-10-22 | NUEVO | 2026-10-22 | 28 | 8.7
28229 - PIAZZA PPTO C | M - 62 | Tremie 1" | Concreto | Plazoleta pantalla tramo H - 24 y pantalla tramo M - 21 | 2026-04-22 | 2026-05-20 | 2026-05-20 | 28 | 27.6 | 35.8 | 129.7 | TREMIE | 28 | TREMIE-28-28 | 2026-10-22 | NUEVO | 2026-10-22 | 28 | 8.2
28229 - PIAZZA PPTO C | M - 62 | Tremie 1" | Concreto | Plazoleta pantalla tramo H - 24 y pantalla tramo M - 21 | 2026-04-22 | 2026-05-20 | 2026-05-20 | 28 | 27.6 | 37.1 | 134.4 | TREMIE | 28 | TREMIE-28-28 | 2026-10-22 | NUEVO | 2026-10-22 | 28 | 9.5
28229 - PIAZZA PPTO C | M - 62 | Tremie 1" | Concreto | Plazoleta pantalla tramo H - 24 y pantalla tramo M - 21 | 2026-04-22 | 2026-05-06 | 2026-05-06 | 14 | 27.6 | 30.6 | 110.9 | TREMIE | 28 | TREMIE-28-14 | 2026-10-22 | NUEVO | 2026-10-22 | 19.79 | 3
28229 - PIAZZA PPTO C | M - 62 | Tremie 1" | Concreto | Plazoleta pantalla tramo H - 24 y pantalla tramo M - 21 | 2026-04-22 | 2026-05-06 | 2026-05-06 | 14 | 27.6 | 30 | 108.7 | TREMIE | 28 | TREMIE-28-14 | 2026-10-22 | NUEVO | 2026-10-22 | 19.79 | 2.4
28229 - PIAZZA PPTO C | M - 62 | Tremie 1" | Concreto | Plazoleta pantalla tramo H - 24 y pantalla tramo M - 21 | 2026-04-22 | 2026-04-29 | 2026-04-29 | 7 | 27.6 | 23.8 | 86.2 | TREMIE | 28 | TREMIE-28-7 | 2026-10-22 | NUEVO | 2026-10-22 | 15.68 | -3.8
28229 - PIAZZA PPTO C | M - 62 | Tremie 1" | Concreto | Plazoleta pantalla tramo H - 24 y pantalla tramo M - 21 | 2026-04-22 | 2026-04-29 | 2026-04-29 | 7 | 27.6 | 24.1 | 87.3 | TREMIE | 28 | TREMIE-28-7 | 2026-10-22 | NUEVO | 2026-10-22 | 15.68 | -3.5
28229 - PIAZZA PPTO C | M - 62 | Tremie 1" | Concreto | Plazoleta pantalla tramo H - 24 y pantalla tramo M - 21 | 2026-04-22 | 2026-04-25 | 2026-04-28 | 3 | 27.6 | 19.8 | 71.7 | TREMIE | 28 | TREMIE-28-3 | 2026-10-22 | NUEVO | 2026-10-22 | 8.4 | -7.8
28229 - PIAZZA PPTO C | M - 62 | Tremie 1" | Concreto | Plazoleta pantalla tramo H - 24 y pantalla tramo M - 21 | 2026-04-22 | 2026-04-25 | 2026-04-28 | 3 | 27.6 | 19.5 | 70.7 | TREMIE | 28 | TREMIE-28-3 | 2026-10-22 | NUEVO | 2026-10-22 | 8.4 | -8.1
28229 - PIAZZA PPTO C | M - 65 | Tremie 1" | Concreto | Plazoleta pantalla tramo M - 20 y barrete B - 61 | 2026-04-23 | 2026-05-21 | 2026-05-22 | 28 | 27.6 | 30.8 | 111.6 | TREMIE | 28 | TREMIE-28-28 | 2026-10-22 | NUEVO | 2026-10-22 | 28 | 3.2
28229 - PIAZZA PPTO C | M - 65 | Tremie 1" | Concreto | Plazoleta pantalla tramo M - 20 y barrete B - 61 | 2026-04-23 | 2026-05-21 | 2026-05-22 | 28 | 27.6 | 31 | 112.3 | TREMIE | 28 | TREMIE-28-28 | 2026-10-22 | NUEVO | 2026-10-22 | 28 | 3.4
28229 - PIAZZA PPTO C | M - 65 | Tremie 1" | Concreto | Plazoleta pantalla tramo M - 20 y barrete B - 61 | 2026-04-23 | 2026-05-21 | 2026-05-22 | 28 | 27.6 | 30.3 | 109.8 | TREMIE | 28 | TREMIE-28-28 | 2026-10-22 | NUEVO | 2026-10-22 | 28 | 2.7
28229 - PIAZZA PPTO C | M - 65 | Tremie 1" | Concreto | Plazoleta pantalla tramo M - 20 y barrete B - 61 | 2026-04-23 | 2026-05-07 | 2026-05-08 | 14 | 27.6 | 26.4 | 95.7 | TREMIE | 28 | TREMIE-28-14 | 2026-10-22 | NUEVO | 2026-10-22 | 19.79 | -1.2
28229 - PIAZZA PPTO C | M - 65 | Tremie 1" | Concreto | Plazoleta pantalla tramo M - 20 y barrete B - 61 | 2026-04-23 | 2026-05-07 | 2026-05-08 | 14 | 27.6 | 25.7 | 93.1 | TREMIE | 28 | TREMIE-28-14 | 2026-10-22 | NUEVO | 2026-10-22 | 19.79 | -1.9
28229 - PIAZZA PPTO C | M - 65 | Tremie 1" | Concreto | Plazoleta pantalla tramo M - 20 y barrete B - 61 | 2026-04-23 | 2026-04-30 | 2026-04-30 | 7 | 27.6 | 22.4 | 81.2 | TREMIE | 28 | TREMIE-28-7 | 2026-10-22 | NUEVO | 2026-10-22 | 15.68 | -5.2
28229 - PIAZZA PPTO C | M - 65 | Tremie 1" | Concreto | Plazoleta pantalla tramo M - 20 y barrete B - 61 | 2026-04-23 | 2026-04-30 | 2026-04-30 | 7 | 27.6 | 21.8 | 79 | TREMIE | 28 | TREMIE-28-7 | 2026-10-22 | NUEVO | 2026-10-22 | 15.68 | -5.8
28229 - PIAZZA PPTO C | M - 65 | Tremie 1" | Concreto | Plazoleta pantalla tramo M - 20 y barrete B - 61 | 2026-04-23 | 2026-04-26 | 2026-04-28 | 3 | 27.6 | 19.2 | 69.6 | TREMIE | 28 | TREMIE-28-3 | 2026-10-22 | NUEVO | 2026-10-22 | 8.4 | -8.4
28229 - PIAZZA PPTO C | M - 65 | Tremie 1" | Concreto | Plazoleta pantalla tramo M - 20 y barrete B - 61 | 2026-04-23 | 2026-04-26 | 2026-04-28 | 3 | 27.6 | 18.5 | 67 | TREMIE | 28 | TREMIE-28-3 | 2026-10-22 | NUEVO | 2026-10-22 | 8.4 | -9.1
28229 - PIAZZA PPTO C | M - 86 | TREMIE 1" | Concreto | Plazoleta Pantalla Tramo H 07 | 2026-05-04 | 2026-06-01 | 2026-06-01 | 28 | 27.6 | 34.4 | 124.6 | TREMIE | 28 | TREMIE-28-28 | 2026-10-22 | NUEVO | 2026-10-22 | 28 | 6.8
28229 - PIAZZA PPTO C | M - 86 | TREMIE 1" | Concreto | Plazoleta Pantalla Tramo H 07 | 2026-05-04 | 2026-06-01 | 2026-06-01 | 28 | 27.6 | 34.2 | 123.9 | TREMIE | 28 | TREMIE-28-28 | 2026-10-22 | NUEVO | 2026-10-22 | 28 | 6.6
28229 - PIAZZA PPTO C | M - 86 | TREMIE 1" | Concreto | Plazoleta Pantalla Tramo H 07 | 2026-05-04 | 2026-06-01 | 2026-06-01 | 28 | 27.6 | 33.8 | 122.5 | TREMIE | 28 | TREMIE-28-28 | 2026-10-22 | NUEVO | 2026-10-22 | 28 | 6.2
28229 - PIAZZA PPTO C | M - 86 | TREMIE 1" | Concreto | Plazoleta Pantalla Tramo H 07 | 2026-05-04 | 2026-05-18 | 2026-05-20 | 14 | 27.6 | 27.3 | 98.9 | TREMIE | 28 | TREMIE-28-14 | 2026-10-22 | NUEVO | 2026-10-22 | 19.79 | -0.3
28229 - PIAZZA PPTO C | M - 86 | TREMIE 1" | Concreto | Plazoleta Pantalla Tramo H 07 | 2026-05-04 | 2026-05-18 | 2026-05-20 | 14 | 27.6 | 26.9 | 97.5 | TREMIE | 28 | TREMIE-28-14 | 2026-10-22 | NUEVO | 2026-10-22 | 19.79 | -0.7
28229 - PIAZZA PPTO C | M - 86 | TREMIE 1" | Concreto | Plazoleta Pantalla Tramo H 07 | 2026-05-04 | 2026-05-11 | 2026-05-12 | 7 | 27.6 | 22.1 | 80.1 | TREMIE | 28 | TREMIE-28-7 | 2026-10-22 | NUEVO | 2026-10-22 | 15.68 | -5.5
28229 - PIAZZA PPTO C | M - 86 | TREMIE 1" | Concreto | Plazoleta Pantalla Tramo H 07 | 2026-05-04 | 2026-05-11 | 2026-05-12 | 7 | 27.6 | 21.9 | 79.3 | TREMIE | 28 | TREMIE-28-7 | 2026-10-22 | NUEVO | 2026-10-22 | 15.68 | -5.7
28229 - PIAZZA PPTO C | M - 86 | TREMIE 1" | Concreto | Plazoleta Pantalla Tramo H 07 | 2026-05-04 | 2026-05-07 | 2026-05-12 | 3 | 27.6 | 14.7 | 53.3 | TREMIE | 28 | TREMIE-28-3 | 2026-10-22 | NUEVO | 2026-10-22 | 8.4 | -12.9
28229 - PIAZZA PPTO C | M - 86 | TREMIE 1" | Concreto | Plazoleta Pantalla Tramo H 07 | 2026-05-04 | 2026-05-07 | 2026-05-12 | 3 | 27.6 | 14.3 | 51.8 | TREMIE | 28 | TREMIE-28-3 | 2026-10-22 | NUEVO | 2026-10-22 | 8.4 | -13.3
28229 - PIAZZA PPTO C | M-113 | Tremie 1'' | Concreto | Plazoleta pantalla tramo NH-05 | 2026-05-12 | 2026-06-09 | 2026-06-10 | 28 | 27.6 | 38.4 | 139.1 | TREMIE | 28 | TREMIE-28-28 | 2026-10-22 | NUEVO | 2026-10-22 | 28 | 10.8
28229 - PIAZZA PPTO C | M-113 | Tremie 1'' | Concreto | Plazoleta pantalla tramo NH-05 | 2026-05-12 | 2026-06-09 | 2026-06-10 | 28 | 27.6 | 37.5 | 135.9 | TREMIE | 28 | TREMIE-28-28 | 2026-10-22 | NUEVO | 2026-10-22 | 28 | 9.9
28229 - PIAZZA PPTO C | M-113 | Tremie 1'' | Concreto | Plazoleta pantalla tramo NH-05 | 2026-05-12 | 2026-06-09 | 2026-06-10 | 28 | 27.6 | 37.7 | 136.6 | TREMIE | 28 | TREMIE-28-28 | 2026-10-22 | NUEVO | 2026-10-22 | 28 | 10.1
28229 - PIAZZA PPTO C | M-113 | Tremie 1'' | Concreto | Plazoleta pantalla tramo NH-05 | 2026-05-12 | 2026-05-26 | 2026-05-26 | 14 | 27.6 | 26.7 | 96.7 | TREMIE | 28 | TREMIE-28-14 | 2026-10-22 | NUEVO | 2026-10-22 | 19.79 | -0.9
28229 - PIAZZA PPTO C | M-113 | Tremie 1'' | Concreto | Plazoleta pantalla tramo NH-05 | 2026-05-12 | 2026-05-26 | 2026-05-26 | 14 | 27.6 | 25.7 | 93.1 | TREMIE | 28 | TREMIE-28-14 | 2026-10-22 | NUEVO | 2026-10-22 | 19.79 | -1.9
28229 - PIAZZA PPTO C | M-113 | Tremie 1'' | Concreto | Plazoleta pantalla tramo NH-05 | 2026-05-12 | 2026-05-19 | 2026-05-20 | 7 | 27.6 | 20.2 | 73.2 | TREMIE | 28 | TREMIE-28-7 | 2026-10-22 | NUEVO | 2026-10-22 | 15.68 | -7.4
28229 - PIAZZA PPTO C | M-113 | Tremie 1'' | Concreto | Plazoleta pantalla tramo NH-05 | 2026-05-12 | 2026-05-19 | 2026-05-20 | 7 | 27.6 | 19.4 | 70.3 | TREMIE | 28 | TREMIE-28-7 | 2026-10-22 | NUEVO | 2026-10-22 | 15.68 | -8.2
28229 - PIAZZA PPTO C | M-113 | Tremie 1'' | Concreto | Plazoleta pantalla tramo NH-05 | 2026-05-12 | 2026-05-15 | 2026-05-20 | 3 | 27.6 | 12.6 | 45.7 | TREMIE | 28 | TREMIE-28-3 | 2026-10-22 | NUEVO | 2026-10-22 | 8.4 | -15
28229 - PIAZZA PPTO C | M-113 | Tremie 1'' | Concreto | Plazoleta pantalla tramo NH-05 | 2026-05-12 | 2026-05-15 | 2026-05-20 | 3 | 27.6 | 12.2 | 44.2 | TREMIE | 28 | TREMIE-28-3 | 2026-10-22 | NUEVO | 2026-10-22 | 8.4 | -15.4
28229 - PIAZZA PPTO C | M-135 | Tremie 1" | Concreto | Plazoleta pantalla tramo M06 y barrete BA-29 | 2026-05-22 | 2026-06-19 | 2026-06-22 | 28 | 27.6 | 33.5 | 121.4 | TREMIE | 28 | TREMIE-28-28 | 2026-10-22 | NUEVO | 2026-10-22 | 28 | 5.9
28229 - PIAZZA PPTO C | M-135 | Tremie 1" | Concreto | Plazoleta pantalla tramo M06 y barrete BA-29 | 2026-05-22 | 2026-06-19 | 2026-06-22 | 28 | 27.6 | 32.9 | 119.2 | TREMIE | 28 | TREMIE-28-28 | 2026-10-22 | NUEVO | 2026-10-22 | 28 | 5.3
28229 - PIAZZA PPTO C | M-135 | Tremie 1" | Concreto | Plazoleta pantalla tramo M06 y barrete BA-29 | 2026-05-22 | 2026-06-19 | 2026-06-22 | 28 | 27.6 | 33.6 | 121.7 | TREMIE | 28 | TREMIE-28-28 | 2026-10-22 | NUEVO | 2026-10-22 | 28 | 6
28229 - PIAZZA PPTO C | M-135 | Tremie 1" | Concreto | Plazoleta pantalla tramo M06 y barrete BA-29 | 2026-05-22 | 2026-06-05 | 2026-06-10 | 14 | 27.6 | 27.5 | 99.6 | TREMIE | 28 | TREMIE-28-14 | 2026-10-22 | NUEVO | 2026-10-22 | 19.79 | -0.1
28229 - PIAZZA PPTO C | M-135 | Tremie 1" | Concreto | Plazoleta pantalla tramo M06 y barrete BA-29 | 2026-05-22 | 2026-06-05 | 2026-06-10 | 14 | 27.6 | 27.8 | 100.7 | TREMIE | 28 | TREMIE-28-14 | 2026-10-22 | NUEVO | 2026-10-22 | 19.79 | 0.2
28229 - PIAZZA PPTO C | M-135 | Tremie 1" | Concreto | Plazoleta pantalla tramo M06 y barrete BA-29 | 2026-05-22 | 2026-05-29 | 2026-06-01 | 7 | 27.6 | 24.4 | 88.4 | TREMIE | 28 | TREMIE-28-7 | 2026-10-22 | NUEVO | 2026-10-22 | 15.68 | -3.2
28229 - PIAZZA PPTO C | M-135 | Tremie 1" | Concreto | Plazoleta pantalla tramo M06 y barrete BA-29 | 2026-05-22 | 2026-05-29 | 2026-06-01 | 7 | 27.6 | 24.6 | 89.1 | TREMIE | 28 | TREMIE-28-7 | 2026-10-22 | NUEVO | 2026-10-22 | 15.68 | -3
28229 - PIAZZA PPTO C | M-135 | Tremie 1" | Concreto | Plazoleta pantalla tramo M06 y barrete BA-29 | 2026-05-22 | 2026-05-26 | 2026-05-28 | 4 | 27.6 | 21.3 | 77.2 | TREMIE | 28 | TREMIE-28-4 | 2026-10-22 | NUEVO | 2026-10-22 | 10.22 | -6.3
28229 - PIAZZA PPTO C | M-135 | Tremie 1" | Concreto | Plazoleta pantalla tramo M06 y barrete BA-29 | 2026-05-22 | 2026-05-26 | 2026-05-28 | 4 | 27.6 | 20.7 | 75 | TREMIE | 28 | TREMIE-28-4 | 2026-10-22 | NUEVO | 2026-10-22 | 10.22 | -6.9
28229 - PIAZZA PPTO C | M-136 | Tremie 1" | Concreto | Pantalla tramos M06 de plazoleta y el barrete BA-29 | 2026-05-22 | 2026-06-19 | 2026-06-22 | 28 | 27.6 | 35.3 | 127.9 | TREMIE | 28 | TREMIE-28-28 | 2026-10-22 | NUEVO | 2026-10-22 | 28 | 7.7
28229 - PIAZZA PPTO C | M-136 | Tremie 1" | Concreto | Pantalla tramos M06 de plazoleta y el barrete BA-29 | 2026-05-22 | 2026-06-19 | 2026-06-22 | 28 | 27.6 | 35.7 | 129.3 | TREMIE | 28 | TREMIE-28-28 | 2026-10-22 | NUEVO | 2026-10-22 | 28 | 8.1
28229 - PIAZZA PPTO C | M-136 | Tremie 1" | Concreto | Pantalla tramos M06 de plazoleta y el barrete BA-29 | 2026-05-22 | 2026-06-19 | 2026-06-22 | 28 | 27.6 | 34.6 | 125.4 | TREMIE | 28 | TREMIE-28-28 | 2026-10-22 | NUEVO | 2026-10-22 | 28 | 7
28229 - PIAZZA PPTO C | M-136 | Tremie 1" | Concreto | Pantalla tramos M06 de plazoleta y el barrete BA-29 | 2026-05-22 | 2026-06-05 | 2026-06-10 | 14 | 27.6 | 29.7 | 107.6 | TREMIE | 28 | TREMIE-28-14 | 2026-10-22 | NUEVO | 2026-10-22 | 19.79 | 2.1
28229 - PIAZZA PPTO C | M-136 | Tremie 1" | Concreto | Pantalla tramos M06 de plazoleta y el barrete BA-29 | 2026-05-22 | 2026-06-05 | 2026-06-10 | 14 | 27.6 | 28.8 | 104.3 | TREMIE | 28 | TREMIE-28-14 | 2026-10-22 | NUEVO | 2026-10-22 | 19.79 | 1.2
28229 - PIAZZA PPTO C | M-136 | Tremie 1" | Concreto | Pantalla tramos M06 de plazoleta y el barrete BA-29 | 2026-05-22 | 2026-05-29 | 2026-06-01 | 7 | 27.6 | 24.4 | 88.4 | TREMIE | 28 | TREMIE-28-7 | 2026-10-22 | NUEVO | 2026-10-22 | 15.68 | -3.2
28229 - PIAZZA PPTO C | M-136 | Tremie 1" | Concreto | Pantalla tramos M06 de plazoleta y el barrete BA-29 | 2026-05-22 | 2026-05-29 | 2026-06-01 | 7 | 27.6 | 23.7 | 85.9 | TREMIE | 28 | TREMIE-28-7 | 2026-10-22 | NUEVO | 2026-10-22 | 15.68 | -3.9
28229 - PIAZZA PPTO C | M-136 | Tremie 1" | Concreto | Pantalla tramos M06 de plazoleta y el barrete BA-29 | 2026-05-22 | 2026-05-26 | 2026-05-28 | 4 | 27.6 | 19.5 | 70.7 | TREMIE | 28 | TREMIE-28-4 | 2026-10-22 | NUEVO | 2026-10-22 | 10.22 | -8.1
28229 - PIAZZA PPTO C | M-136 | Tremie 1" | Concreto | Pantalla tramos M06 de plazoleta y el barrete BA-29 | 2026-05-22 | 2026-05-26 | 2026-05-28 | 4 | 27.6 | 18.5 | 67 | TREMIE | 28 | TREMIE-28-4 | 2026-10-22 | NUEVO | 2026-10-22 | 10.22 | -9.1
28229 - PIAZZA PPTO C | M-151 | Tremie 1" | Concreto | Pantalla tramo H - 3 plazoleta | 2026-06-01 | 2026-06-29 | 2026-07-01 | 28 | 27.6 | 33 | 119.6 | TREMIE | 28 | TREMIE-28-28 | 2026-10-22 | NUEVO | 2026-10-22 | 28 | 5.4
28229 - PIAZZA PPTO C | M-151 | Tremie 1" | Concreto | Pantalla tramo H - 3 plazoleta | 2026-06-01 | 2026-06-29 | 2026-07-01 | 28 | 27.6 | 34.3 | 124.3 | TREMIE | 28 | TREMIE-28-28 | 2026-10-22 | NUEVO | 2026-10-22 | 28 | 6.7
28229 - PIAZZA PPTO C | M-151 | Tremie 1" | Concreto | Pantalla tramo H - 3 plazoleta | 2026-06-01 | 2026-06-29 | 2026-07-01 | 28 | 27.6 | 33.8 | 122.5 | TREMIE | 28 | TREMIE-28-28 | 2026-10-22 | NUEVO | 2026-10-22 | 28 | 6.2
28229 - PIAZZA PPTO C | M-151 | Tremie 1" | Concreto | Pantalla tramo H - 3 plazoleta | 2026-06-01 | 2026-06-15 | 2026-06-18 | 14 | 27.6 | 28.4 | 102.9 | TREMIE | 28 | TREMIE-28-14 | 2026-10-22 | NUEVO | 2026-10-22 | 19.79 | 0.8
28229 - PIAZZA PPTO C | M-151 | Tremie 1" | Concreto | Pantalla tramo H - 3 plazoleta | 2026-06-01 | 2026-06-15 | 2026-06-18 | 14 | 27.6 | 27.5 | 99.6 | TREMIE | 28 | TREMIE-28-14 | 2026-10-22 | NUEVO | 2026-10-22 | 19.79 | -0.1
28229 - PIAZZA PPTO C | M-151 | Tremie 1" | Concreto | Pantalla tramo H - 3 plazoleta | 2026-06-01 | 2026-06-08 | 2026-06-10 | 7 | 27.6 | 24.8 | 89.9 | TREMIE | 28 | TREMIE-28-7 | 2026-10-22 | NUEVO | 2026-10-22 | 15.68 | -2.8
28229 - PIAZZA PPTO C | M-151 | Tremie 1" | Concreto | Pantalla tramo H - 3 plazoleta | 2026-06-01 | 2026-06-08 | 2026-06-10 | 7 | 27.6 | 23.8 | 86.2 | TREMIE | 28 | TREMIE-28-7 | 2026-10-22 | NUEVO | 2026-10-22 | 15.68 | -3.8
28229 - PIAZZA PPTO C | M-151 | Tremie 1" | Concreto | Pantalla tramo H - 3 plazoleta | 2026-06-01 | 2026-06-04 | 2026-06-10 | 3 | 27.6 | 21.2 | 76.8 | TREMIE | 28 | TREMIE-28-3 | 2026-10-22 | NUEVO | 2026-10-22 | 8.4 | -6.4
28229 - PIAZZA PPTO C | M-151 | Tremie 1" | Concreto | Pantalla tramo H - 3 plazoleta | 2026-06-01 | 2026-06-04 | 2026-06-10 | 3 | 27.6 | 20.3 | 73.6 | TREMIE | 28 | TREMIE-28-3 | 2026-10-22 | NUEVO | 2026-10-22 | 8.4 | -7.3
28229 - PIAZZA PPTO C | M-154 | Tremie 1" | Concreto | Plazoleta pantalla tramo H - 14 | 2026-06-02 | 2026-06-30 | 2026-07-01 | 28 | 27.6 | 47.3 | 171.4 | TREMIE | 28 | TREMIE-28-28 | 2026-10-22 | NUEVO | 2026-10-22 | 28 | 19.7
28229 - PIAZZA PPTO C | M-154 | Tremie 1" | Concreto | Plazoleta pantalla tramo H - 14 | 2026-06-02 | 2026-06-30 | 2026-07-01 | 28 | 27.6 | 45.6 | 165.2 | TREMIE | 28 | TREMIE-28-28 | 2026-10-22 | NUEVO | 2026-10-22 | 28 | 18
28229 - PIAZZA PPTO C | M-154 | Tremie 1" | Concreto | Plazoleta pantalla tramo H - 14 | 2026-06-02 | 2026-06-30 | 2026-07-01 | 28 | 27.6 | 46.1 | 167 | TREMIE | 28 | TREMIE-28-28 | 2026-10-22 | NUEVO | 2026-10-22 | 28 | 18.5
28229 - PIAZZA PPTO C | M-154 | Tremie 1" | Concreto | Plazoleta pantalla tramo H - 14 | 2026-06-02 | 2026-06-16 | 2026-06-18 | 14 | 27.6 | 38.2 | 138.4 | TREMIE | 28 | TREMIE-28-14 | 2026-10-22 | NUEVO | 2026-10-22 | 19.79 | 10.6
28229 - PIAZZA PPTO C | M-154 | Tremie 1" | Concreto | Plazoleta pantalla tramo H - 14 | 2026-06-02 | 2026-06-16 | 2026-06-18 | 14 | 27.6 | 39.1 | 141.7 | TREMIE | 28 | TREMIE-28-14 | 2026-10-22 | NUEVO | 2026-10-22 | 19.79 | 11.5
28229 - PIAZZA PPTO C | M-154 | Tremie 1" | Concreto | Plazoleta pantalla tramo H - 14 | 2026-06-02 | 2026-06-09 | 2026-06-10 | 7 | 27.6 | 32.1 | 116.3 | TREMIE | 28 | TREMIE-28-7 | 2026-10-22 | NUEVO | 2026-10-22 | 15.68 | 4.5
28229 - PIAZZA PPTO C | M-154 | Tremie 1" | Concreto | Plazoleta pantalla tramo H - 14 | 2026-06-02 | 2026-06-09 | 2026-06-10 | 7 | 27.6 | 32.4 | 117.4 | TREMIE | 28 | TREMIE-28-7 | 2026-10-22 | NUEVO | 2026-10-22 | 15.68 | 4.8
28229 - PIAZZA PPTO C | M-154 | Tremie 1" | Concreto | Plazoleta pantalla tramo H - 14 | 2026-06-02 | 2026-06-05 | 2026-06-10 | 3 | 27.6 | 22.9 | 83 | TREMIE | 28 | TREMIE-28-3 | 2026-10-22 | NUEVO | 2026-10-22 | 8.4 | -4.7
28229 - PIAZZA PPTO C | M-154 | Tremie 1" | Concreto | Plazoleta pantalla tramo H - 14 | 2026-06-02 | 2026-06-05 | 2026-06-10 | 3 | 27.6 | 22.4 | 81.2 | TREMIE | 28 | TREMIE-28-3 | 2026-10-22 | NUEVO | 2026-10-22 | 8.4 | -5.2
28229 - PIAZZA PPTO C | M-158 | Tremie 1" | Concreto | Plazoleta barrete BA-27 | 2026-06-05 | 2026-07-03 | 2026-07-03 | 28 | 27.6 | 46 | 166.7 | TREMIE | 28 | TREMIE-28-28 | 2026-10-22 | NUEVO | 2026-10-22 | 28 | 18.4
28229 - PIAZZA PPTO C | M-158 | Tremie 1" | Concreto | Plazoleta barrete BA-27 | 2026-06-05 | 2026-07-03 | 2026-07-03 | 28 | 27.6 | 46.4 | 168.1 | TREMIE | 28 | TREMIE-28-28 | 2026-10-22 | NUEVO | 2026-10-22 | 28 | 18.8
28229 - PIAZZA PPTO C | M-158 | Tremie 1" | Concreto | Plazoleta barrete BA-27 | 2026-06-05 | 2026-07-03 | 2026-07-03 | 28 | 27.6 | 46.9 | 169.9 | TREMIE | 28 | TREMIE-28-28 | 2026-10-22 | NUEVO | 2026-10-22 | 28 | 19.3
28229 - PIAZZA PPTO C | M-158 | Tremie 1" | Concreto | Plazoleta barrete BA-27 | 2026-06-05 | 2026-06-19 | 2026-06-22 | 14 | 27.6 | 38.7 | 140.2 | TREMIE | 28 | TREMIE-28-14 | 2026-10-22 | NUEVO | 2026-10-22 | 19.79 | 11.1
28229 - PIAZZA PPTO C | M-158 | Tremie 1" | Concreto | Plazoleta barrete BA-27 | 2026-06-05 | 2026-06-19 | 2026-06-22 | 14 | 27.6 | 38.5 | 139.5 | TREMIE | 28 | TREMIE-28-14 | 2026-10-22 | NUEVO | 2026-10-22 | 19.79 | 10.9
28229 - PIAZZA PPTO C | M-158 | Tremie 1" | Concreto | Plazoleta barrete BA-27 | 2026-06-05 | 2026-06-12 | 2026-06-12 | 7 | 27.6 | 31.9 | 115.6 | TREMIE | 28 | TREMIE-28-7 | 2026-10-22 | NUEVO | 2026-10-22 | 15.68 | 4.3
28229 - PIAZZA PPTO C | M-158 | Tremie 1" | Concreto | Plazoleta barrete BA-27 | 2026-06-05 | 2026-06-12 | 2026-06-12 | 7 | 27.6 | 31.7 | 114.9 | TREMIE | 28 | TREMIE-28-7 | 2026-10-22 | NUEVO | 2026-10-22 | 15.68 | 4.1
28229 - PIAZZA PPTO C | M-158 | Tremie 1" | Concreto | Plazoleta barrete BA-27 | 2026-06-05 | 2026-06-09 | 2026-06-12 | 4 | 27.6 | 28.8 | 104.3 | TREMIE | 28 | TREMIE-28-4 | 2026-10-22 | NUEVO | 2026-10-22 | 10.22 | 1.2
28229 - PIAZZA PPTO C | M-158 | Tremie 1" | Concreto | Plazoleta barrete BA-27 | 2026-06-05 | 2026-06-09 | 2026-06-12 | 4 | 27.6 | 28.5 | 103.3 | TREMIE | 28 | TREMIE-28-4 | 2026-10-22 | NUEVO | 2026-10-22 | 10.22 | 0.9
28229 - PIAZZA PPTO C | M-161 | Tremie 1" | Concreto | Plazoleta Pantalla Tramo M-07 y Barrete BA - 137 | 2026-06-09 | 2026-07-07 | 2026-07-07 | 28 | 27.6 | 35.5 | 128.6 | TREMIE | 28 | TREMIE-28-28 | 2026-10-22 | NUEVO | 2026-10-22 | 28 | 7.9
28229 - PIAZZA PPTO C | M-161 | Tremie 1" | Concreto | Plazoleta Pantalla Tramo M-07 y Barrete BA - 137 | 2026-06-09 | 2026-07-07 | 2026-07-07 | 28 | 27.6 | 36.6 | 132.6 | TREMIE | 28 | TREMIE-28-28 | 2026-10-22 | NUEVO | 2026-10-22 | 28 | 9
28229 - PIAZZA PPTO C | M-161 | Tremie 1" | Concreto | Plazoleta Pantalla Tramo M-07 y Barrete BA - 137 | 2026-06-09 | 2026-07-07 | 2026-07-07 | 28 | 27.6 | 36.3 | 131.5 | TREMIE | 28 | TREMIE-28-28 | 2026-10-22 | NUEVO | 2026-10-22 | 28 | 8.7
28229 - PIAZZA PPTO C | M-161 | Tremie 1" | Concreto | Plazoleta Pantalla Tramo M-07 y Barrete BA - 137 | 2026-06-09 | 2026-06-23 | 2026-06-25 | 14 | 27.6 | 30.4 | 110.1 | TREMIE | 28 | TREMIE-28-14 | 2026-10-22 | NUEVO | 2026-10-22 | 19.79 | 2.8
28229 - PIAZZA PPTO C | M-161 | Tremie 1" | Concreto | Plazoleta Pantalla Tramo M-07 y Barrete BA - 137 | 2026-06-09 | 2026-06-23 | 2026-06-25 | 14 | 27.6 | 30.2 | 109.4 | TREMIE | 28 | TREMIE-28-14 | 2026-10-22 | NUEVO | 2026-10-22 | 19.79 | 2.6
28229 - PIAZZA PPTO C | M-161 | Tremie 1" | Concreto | Plazoleta Pantalla Tramo M-07 y Barrete BA - 137 | 2026-06-09 | 2026-06-16 | 2026-06-18 | 7 | 27.6 | 26.8 | 97.1 | TREMIE | 28 | TREMIE-28-7 | 2026-10-22 | NUEVO | 2026-10-22 | 15.68 | -0.8
28229 - PIAZZA PPTO C | M-161 | Tremie 1" | Concreto | Plazoleta Pantalla Tramo M-07 y Barrete BA - 137 | 2026-06-09 | 2026-06-16 | 2026-06-18 | 7 | 27.6 | 26.6 | 96.4 | TREMIE | 28 | TREMIE-28-7 | 2026-10-22 | NUEVO | 2026-10-22 | 15.68 | -1
28229 - PIAZZA PPTO C | M-161 | Tremie 1" | Concreto | Plazoleta Pantalla Tramo M-07 y Barrete BA - 137 | 2026-06-09 | 2026-06-12 | 2026-06-18 | 3 | 27.6 | 18.3 | 66.3 | TREMIE | 28 | TREMIE-28-3 | 2026-10-22 | NUEVO | 2026-10-22 | 8.4 | -9.3
28229 - PIAZZA PPTO C | M-161 | Tremie 1" | Concreto | Plazoleta Pantalla Tramo M-07 y Barrete BA - 137 | 2026-06-09 | 2026-06-12 | 2026-06-18 | 3 | 27.6 | 17.7 | 64.1 | TREMIE | 28 | TREMIE-28-3 | 2026-10-22 | NUEVO | 2026-10-22 | 8.4 | -9.9
28229 - PIAZZA PPTO C | M-162 | Tremie 1" | Concreto | Plazoleta Pantalla Tramo M-07 y Barrete BA- 137 y Pilote Kely Zonas Comunes #47 | 2026-06-09 | 2026-07-07 | 2026-07-07 | 28 | 27.6 | 36.7 | 133 | TREMIE | 28 | TREMIE-28-28 | 2026-10-22 | NUEVO | 2026-10-22 | 28 | 9.1
28229 - PIAZZA PPTO C | M-162 | Tremie 1" | Concreto | Plazoleta Pantalla Tramo M-07 y Barrete BA- 137 y Pilote Kely Zonas Comunes #47 | 2026-06-09 | 2026-07-07 | 2026-07-07 | 28 | 27.6 | 37.5 | 135.9 | TREMIE | 28 | TREMIE-28-28 | 2026-10-22 | NUEVO | 2026-10-22 | 28 | 9.9
28229 - PIAZZA PPTO C | M-162 | Tremie 1" | Concreto | Plazoleta Pantalla Tramo M-07 y Barrete BA- 137 y Pilote Kely Zonas Comunes #47 | 2026-06-09 | 2026-07-07 | 2026-07-07 | 28 | 27.6 | 37.8 | 137 | TREMIE | 28 | TREMIE-28-28 | 2026-10-22 | NUEVO | 2026-10-22 | 28 | 10.2
28229 - PIAZZA PPTO C | M-162 | Tremie 1" | Concreto | Plazoleta Pantalla Tramo M-07 y Barrete BA- 137 y Pilote Kely Zonas Comunes #47 | 2026-06-09 | 2026-06-23 | 2026-06-25 | 14 | 27.6 | 31.3 | 113.4 | TREMIE | 28 | TREMIE-28-14 | 2026-10-22 | NUEVO | 2026-10-22 | 19.79 | 3.7
28229 - PIAZZA PPTO C | M-162 | Tremie 1" | Concreto | Plazoleta Pantalla Tramo M-07 y Barrete BA- 137 y Pilote Kely Zonas Comunes #47 | 2026-06-09 | 2026-06-23 | 2026-06-25 | 14 | 27.6 | 31 | 112.3 | TREMIE | 28 | TREMIE-28-14 | 2026-10-22 | NUEVO | 2026-10-22 | 19.79 | 3.4
28229 - PIAZZA PPTO C | M-162 | Tremie 1" | Concreto | Plazoleta Pantalla Tramo M-07 y Barrete BA- 137 y Pilote Kely Zonas Comunes #47 | 2026-06-09 | 2026-06-16 | 2026-06-18 | 7 | 27.6 | 27.5 | 99.6 | TREMIE | 28 | TREMIE-28-7 | 2026-10-22 | NUEVO | 2026-10-22 | 15.68 | -0.1
28229 - PIAZZA PPTO C | M-162 | Tremie 1" | Concreto | Plazoleta Pantalla Tramo M-07 y Barrete BA- 137 y Pilote Kely Zonas Comunes #47 | 2026-06-09 | 2026-06-16 | 2026-06-18 | 7 | 27.6 | 27.1 | 98.2 | TREMIE | 28 | TREMIE-28-7 | 2026-10-22 | NUEVO | 2026-10-22 | 15.68 | -0.5
28229 - PIAZZA PPTO C | M-162 | Tremie 1" | Concreto | Plazoleta Pantalla Tramo M-07 y Barrete BA- 137 y Pilote Kely Zonas Comunes #47 | 2026-06-09 | 2026-06-12 | 2026-06-18 | 3 | 27.6 | 19.2 | 69.6 | TREMIE | 28 | TREMIE-28-3 | 2026-10-22 | NUEVO | 2026-10-22 | 8.4 | -8.4
28229 - PIAZZA PPTO C | M-162 | Tremie 1" | Concreto | Plazoleta Pantalla Tramo M-07 y Barrete BA- 137 y Pilote Kely Zonas Comunes #47 | 2026-06-09 | 2026-06-12 | 2026-06-18 | 3 | 27.6 | 18.6 | 67.4 | TREMIE | 28 | TREMIE-28-3 | 2026-10-22 | NUEVO | 2026-10-22 | 8.4 | -9
28229 - PIAZZA PPTO C | M-164 | Tremie 1" | Concreto | Plazoleta barrete BA-63 | 2026-06-10 | 2026-07-08 | 2026-07-09 | 28 | 27.6 | 42.8 | 155.1 | TREMIE | 28 | TREMIE-28-28 | 2026-10-22 | NUEVO | 2026-10-22 | 28 | 15.2
28229 - PIAZZA PPTO C | M-164 | Tremie 1" | Concreto | Plazoleta barrete BA-63 | 2026-06-10 | 2026-07-08 | 2026-07-09 | 28 | 27.6 | 42 | 152.2 | TREMIE | 28 | TREMIE-28-28 | 2026-10-22 | NUEVO | 2026-10-22 | 28 | 14.4
28229 - PIAZZA PPTO C | M-164 | Tremie 1" | Concreto | Plazoleta barrete BA-63 | 2026-06-10 | 2026-07-08 | 2026-07-09 | 28 | 27.6 | 41.9 | 151.8 | TREMIE | 28 | TREMIE-28-28 | 2026-10-22 | NUEVO | 2026-10-22 | 28 | 14.3
28229 - PIAZZA PPTO C | M-164 | Tremie 1" | Concreto | Plazoleta barrete BA-63 | 2026-06-10 | 2026-06-24 | 2026-06-25 | 14 | 27.6 | 34.6 | 125.4 | TREMIE | 28 | TREMIE-28-14 | 2026-10-22 | NUEVO | 2026-10-22 | 19.79 | 7
28229 - PIAZZA PPTO C | M-164 | Tremie 1" | Concreto | Plazoleta barrete BA-63 | 2026-06-10 | 2026-06-24 | 2026-06-25 | 14 | 27.6 | 35.1 | 127.2 | TREMIE | 28 | TREMIE-28-14 | 2026-10-22 | NUEVO | 2026-10-22 | 19.79 | 7.5
28229 - PIAZZA PPTO C | M-164 | Tremie 1" | Concreto | Plazoleta barrete BA-63 | 2026-06-10 | 2026-06-17 | 2026-06-18 | 7 | 27.6 | 29.7 | 107.6 | TREMIE | 28 | TREMIE-28-7 | 2026-10-22 | NUEVO | 2026-10-22 | 15.68 | 2.1
28229 - PIAZZA PPTO C | M-164 | Tremie 1" | Concreto | Plazoleta barrete BA-63 | 2026-06-10 | 2026-06-17 | 2026-06-18 | 7 | 27.6 | 29.5 | 106.9 | TREMIE | 28 | TREMIE-28-7 | 2026-10-22 | NUEVO | 2026-10-22 | 15.68 | 1.9
28229 - PIAZZA PPTO C | M-164 | Tremie 1" | Concreto | Plazoleta barrete BA-63 | 2026-06-10 | 2026-06-13 | 2026-06-18 | 3 | 27.6 | 26.7 | 96.7 | TREMIE | 28 | TREMIE-28-3 | 2026-10-22 | NUEVO | 2026-10-22 | 8.4 | -0.9
28229 - PIAZZA PPTO C | M-164 | Tremie 1" | Concreto | Plazoleta barrete BA-63 | 2026-06-10 | 2026-06-13 | 2026-06-18 | 3 | 27.6 | 26.1 | 94.6 | TREMIE | 28 | TREMIE-28-3 | 2026-10-22 | NUEVO | 2026-10-22 | 8.4 | -1.5
28229 - PIAZZA PPTO C | M-166 | Tremie 1" | Concreto | Plazoleta barrete BA-141 | 2026-06-12 | 2026-07-10 | 2026-07-15 | 28 | 27.6 | 41.1 | 148.9 | TREMIE | 28 | TREMIE-28-28 | 2026-10-22 | NUEVO | 2026-10-22 | 28 | 13.5
28229 - PIAZZA PPTO C | M-166 | Tremie 1" | Concreto | Plazoleta barrete BA-141 | 2026-06-12 | 2026-07-10 | 2026-07-15 | 28 | 27.6 | 42.2 | 152.9 | TREMIE | 28 | TREMIE-28-28 | 2026-10-22 | NUEVO | 2026-10-22 | 28 | 14.6
28229 - PIAZZA PPTO C | M-166 | Tremie 1" | Concreto | Plazoleta barrete BA-141 | 2026-06-12 | 2026-07-10 | 2026-07-15 | 28 | 27.6 | 42.6 | 154.3 | TREMIE | 28 | TREMIE-28-28 | 2026-10-22 | NUEVO | 2026-10-22 | 28 | 15
28229 - PIAZZA PPTO C | M-166 | Tremie 1" | Concreto | Plazoleta barrete BA-141 | 2026-06-12 | 2026-06-26 | 2026-07-01 | 14 | 27.6 | 34.4 | 124.6 | TREMIE | 28 | TREMIE-28-14 | 2026-10-22 | NUEVO | 2026-10-22 | 19.79 | 6.8
28229 - PIAZZA PPTO C | M-166 | Tremie 1" | Concreto | Plazoleta barrete BA-141 | 2026-06-12 | 2026-06-26 | 2026-07-01 | 14 | 27.6 | 35.3 | 127.9 | TREMIE | 28 | TREMIE-28-14 | 2026-10-22 | NUEVO | 2026-10-22 | 19.79 | 7.7
28229 - PIAZZA PPTO C | M-166 | Tremie 1" | Concreto | Plazoleta barrete BA-141 | 2026-06-12 | 2026-06-19 | 2026-06-22 | 7 | 27.6 | 28.6 | 103.6 | TREMIE | 28 | TREMIE-28-7 | 2026-10-22 | NUEVO | 2026-10-22 | 15.68 | 1
28229 - PIAZZA PPTO C | M-166 | Tremie 1" | Concreto | Plazoleta barrete BA-141 | 2026-06-12 | 2026-06-19 | 2026-06-22 | 7 | 27.6 | 29 | 105.1 | TREMIE | 28 | TREMIE-28-7 | 2026-10-22 | NUEVO | 2026-10-22 | 15.68 | 1.4
28229 - PIAZZA PPTO C | M-166 | Tremie 1" | Concreto | Plazoleta barrete BA-141 | 2026-06-12 | 2026-06-15 | 2026-06-18 | 3 | 27.6 | 25.4 | 92 | TREMIE | 28 | TREMIE-28-3 | 2026-10-22 | NUEVO | 2026-10-22 | 8.4 | -2.2
28229 - PIAZZA PPTO C | M-166 | Tremie 1" | Concreto | Plazoleta barrete BA-141 | 2026-06-12 | 2026-06-15 | 2026-06-18 | 3 | 27.6 | 25.7 | 93.1 | TREMIE | 28 | TREMIE-28-3 | 2026-10-22 | NUEVO | 2026-10-22 | 8.4 | -1.9
28229 - PIAZZA PPTO C | M-168 | Tremie 1" | Concreto | Plazoleta barrete BA-64 y pantalla tramo M-17 zonas comunes | 2026-06-13 | 2026-07-11 | 2026-07-15 | 28 | 27.6 | 47.4 | 171.7 | TREMIE | 28 | TREMIE-28-28 | 2026-10-22 | NUEVO | 2026-10-22 | 28 | 19.8
28229 - PIAZZA PPTO C | M-168 | Tremie 1" | Concreto | Plazoleta barrete BA-64 y pantalla tramo M-17 zonas comunes | 2026-06-13 | 2026-07-11 | 2026-07-15 | 28 | 27.6 | 47.1 | 170.7 | TREMIE | 28 | TREMIE-28-28 | 2026-10-22 | NUEVO | 2026-10-22 | 28 | 19.5
28229 - PIAZZA PPTO C | M-168 | Tremie 1" | Concreto | Plazoleta barrete BA-64 y pantalla tramo M-17 zonas comunes | 2026-06-13 | 2026-07-11 | 2026-07-15 | 28 | 27.6 | 46.8 | 169.6 | TREMIE | 28 | TREMIE-28-28 | 2026-10-22 | NUEVO | 2026-10-22 | 28 | 19.2
28229 - PIAZZA PPTO C | M-168 | Tremie 1" | Concreto | Plazoleta barrete BA-64 y pantalla tramo M-17 zonas comunes | 2026-06-13 | 2026-06-27 | 2026-07-01 | 14 | 27.6 | 38.9 | 140.9 | TREMIE | 28 | TREMIE-28-14 | 2026-10-22 | NUEVO | 2026-10-22 | 19.79 | 11.3
28229 - PIAZZA PPTO C | M-168 | Tremie 1" | Concreto | Plazoleta barrete BA-64 y pantalla tramo M-17 zonas comunes | 2026-06-13 | 2026-06-27 | 2026-07-01 | 14 | 27.6 | 39.7 | 143.8 | TREMIE | 28 | TREMIE-28-14 | 2026-10-22 | NUEVO | 2026-10-22 | 19.79 | 12.1
28229 - PIAZZA PPTO C | M-168 | Tremie 1" | Concreto | Plazoleta barrete BA-64 y pantalla tramo M-17 zonas comunes | 2026-06-13 | 2026-06-20 | 2026-06-22 | 7 | 27.6 | 33.2 | 120.3 | TREMIE | 28 | TREMIE-28-7 | 2026-10-22 | NUEVO | 2026-10-22 | 15.68 | 5.6
28229 - PIAZZA PPTO C | M-168 | Tremie 1" | Concreto | Plazoleta barrete BA-64 y pantalla tramo M-17 zonas comunes | 2026-06-13 | 2026-06-20 | 2026-06-22 | 7 | 27.6 | 33 | 119.6 | TREMIE | 28 | TREMIE-28-7 | 2026-10-22 | NUEVO | 2026-10-22 | 15.68 | 5.4
28229 - PIAZZA PPTO C | M-168 | Tremie 1" | Concreto | Plazoleta barrete BA-64 y pantalla tramo M-17 zonas comunes | 2026-06-13 | 2026-06-16 | 2026-06-18 | 3 | 27.6 | 20.9 | 75.7 | TREMIE | 28 | TREMIE-28-3 | 2026-10-22 | NUEVO | 2026-10-22 | 8.4 | -6.7
28229 - PIAZZA PPTO C | M-168 | Tremie 1" | Concreto | Plazoleta barrete BA-64 y pantalla tramo M-17 zonas comunes | 2026-06-13 | 2026-06-16 | 2026-06-18 | 3 | 27.6 | 20.4 | 73.9 | TREMIE | 28 | TREMIE-28-3 | 2026-10-22 | NUEVO | 2026-10-22 | 8.4 | -7.2
28229 - PIAZZA PPTO C | M-169 | Tremie 1" | Concreto | Plazoleta barrete BA-64 y pantalla tramo M-17 zonas comunes | 2026-06-13 | 2026-07-11 | 2026-07-15 | 28 | 27.6 | 52.7 | 190.9 | TREMIE | 28 | TREMIE-28-28 | 2026-10-22 | NUEVO | 2026-10-22 | 28 | 25.1
28229 - PIAZZA PPTO C | M-169 | Tremie 1" | Concreto | Plazoleta barrete BA-64 y pantalla tramo M-17 zonas comunes | 2026-06-13 | 2026-07-11 | 2026-07-15 | 28 | 27.6 | 53 | 192 | TREMIE | 28 | TREMIE-28-28 | 2026-10-22 | NUEVO | 2026-10-22 | 28 | 25.4
28229 - PIAZZA PPTO C | M-169 | Tremie 1" | Concreto | Plazoleta barrete BA-64 y pantalla tramo M-17 zonas comunes | 2026-06-13 | 2026-07-11 | 2026-07-15 | 28 | 27.6 | 52.3 | 189.5 | TREMIE | 28 | TREMIE-28-28 | 2026-10-22 | NUEVO | 2026-10-22 | 28 | 24.7
28229 - PIAZZA PPTO C | M-169 | Tremie 1" | Concreto | Plazoleta barrete BA-64 y pantalla tramo M-17 zonas comunes | 2026-06-13 | 2026-06-27 | 2026-07-01 | 14 | 27.6 | 43.3 | 156.9 | TREMIE | 28 | TREMIE-28-14 | 2026-10-22 | NUEVO | 2026-10-22 | 19.79 | 15.7
28229 - PIAZZA PPTO C | M-169 | Tremie 1" | Concreto | Plazoleta barrete BA-64 y pantalla tramo M-17 zonas comunes | 2026-06-13 | 2026-06-27 | 2026-07-01 | 14 | 27.6 | 44.2 | 160.1 | TREMIE | 28 | TREMIE-28-14 | 2026-10-22 | NUEVO | 2026-10-22 | 19.79 | 16.6
28229 - PIAZZA PPTO C | M-169 | Tremie 1" | Concreto | Plazoleta barrete BA-64 y pantalla tramo M-17 zonas comunes | 2026-06-13 | 2026-06-20 | 2026-06-22 | 7 | 27.6 | 36.6 | 132.6 | TREMIE | 28 | TREMIE-28-7 | 2026-10-22 | NUEVO | 2026-10-22 | 15.68 | 9
28229 - PIAZZA PPTO C | M-169 | Tremie 1" | Concreto | Plazoleta barrete BA-64 y pantalla tramo M-17 zonas comunes | 2026-06-13 | 2026-06-20 | 2026-06-22 | 7 | 27.6 | 36.4 | 131.9 | TREMIE | 28 | TREMIE-28-7 | 2026-10-22 | NUEVO | 2026-10-22 | 15.68 | 8.8
28229 - PIAZZA PPTO C | M-169 | Tremie 1" | Concreto | Plazoleta barrete BA-64 y pantalla tramo M-17 zonas comunes | 2026-06-13 | 2026-06-16 | 2026-06-18 | 3 | 27.6 | 29.8 | 108 | TREMIE | 28 | TREMIE-28-3 | 2026-10-22 | NUEVO | 2026-10-22 | 8.4 | 2.2
28229 - PIAZZA PPTO C | M-169 | Tremie 1" | Concreto | Plazoleta barrete BA-64 y pantalla tramo M-17 zonas comunes | 2026-06-13 | 2026-06-16 | 2026-06-18 | 3 | 27.6 | 29.4 | 106.5 | TREMIE | 28 | TREMIE-28-3 | 2026-10-22 | NUEVO | 2026-10-22 | 8.4 | 1.8
28229 - PIAZZA PPTO C | M-184 | Tremie 1" | Concreto | Plazoleta pantalla tramo M-12 | 2026-07-03 | 2026-07-31 | 2026-08-03 | 28 | 27.6 | 29.2 | 105.8 | TREMIE | 28 | TREMIE-28-28 | 2026-10-22 | NUEVO | 2026-10-22 | 28 | 1.6
28229 - PIAZZA PPTO C | M-184 | Tremie 1" | Concreto | Plazoleta pantalla tramo M-12 | 2026-07-03 | 2026-07-31 | 2026-08-03 | 28 | 27.6 | 28.7 | 104 | TREMIE | 28 | TREMIE-28-28 | 2026-10-22 | NUEVO | 2026-10-22 | 28 | 1.1
28229 - PIAZZA PPTO C | M-184 | Tremie 1" | Concreto | Plazoleta pantalla tramo M-12 | 2026-07-03 | 2026-07-31 | 2026-08-03 | 28 | 27.6 | 28 | 101.4 | TREMIE | 28 | TREMIE-28-28 | 2026-10-22 | NUEVO | 2026-10-22 | 28 | 0.4
28229 - PIAZZA PPTO C | M-184 | Tremie 1" | Concreto | Plazoleta pantalla tramo M-12 | 2026-07-03 | 2026-07-17 | 2026-07-17 | 14 | 27.6 | 23.2 | 84.1 | TREMIE | 28 | TREMIE-28-14 | 2026-10-22 | NUEVO | 2026-10-22 | 19.79 | -4.4
28229 - PIAZZA PPTO C | M-184 | Tremie 1" | Concreto | Plazoleta pantalla tramo M-12 | 2026-07-03 | 2026-07-17 | 2026-07-17 | 14 | 27.6 | 23.5 | 85.1 | TREMIE | 28 | TREMIE-28-14 | 2026-10-22 | NUEVO | 2026-10-22 | 19.79 | -4.1
28229 - PIAZZA PPTO C | M-184 | Tremie 1" | Concreto | Plazoleta pantalla tramo M-12 | 2026-07-03 | 2026-07-10 | 2026-07-15 | 7 | 27.6 | 20.2 | 73.2 | TREMIE | 28 | TREMIE-28-7 | 2026-10-22 | NUEVO | 2026-10-22 | 15.68 | -7.4
28229 - PIAZZA PPTO C | M-184 | Tremie 1" | Concreto | Plazoleta pantalla tramo M-12 | 2026-07-03 | 2026-07-10 | 2026-07-15 | 7 | 27.6 | 20 | 72.5 | TREMIE | 28 | TREMIE-28-7 | 2026-10-22 | NUEVO | 2026-10-22 | 15.68 | -7.6
28229 - PIAZZA PPTO C | M-184 | Tremie 1" | Concreto | Plazoleta pantalla tramo M-12 | 2026-07-03 | 2026-07-07 | 2026-07-09 | 4 | 27.6 | 14.8 | 53.6 | TREMIE | 28 | TREMIE-28-4 | 2026-10-22 | NUEVO | 2026-10-22 | 10.22 | -12.8
28229 - PIAZZA PPTO C | M-184 | Tremie 1" | Concreto | Plazoleta pantalla tramo M-12 | 2026-07-03 | 2026-07-07 | 2026-07-09 | 4 | 27.6 | 14.5 | 52.5 | TREMIE | 28 | TREMIE-28-4 | 2026-10-22 | NUEVO | 2026-10-22 | 10.22 | -13.1
28229 - PIAZZA PPTO C | M-188 | Tremie 1" | Concreto | Plazoleta pantalla tramo M - 13 y pantalla tramo MH - 09 y barrete BA - 138 | 2026-07-10 | 2026-08-07 | 2026-08-11 | 28 | 27.6 | 34.3 | 124.3 | TREMIE | 28 | TREMIE-28-28 | 2026-10-22 | NUEVO | 2026-10-22 | 28 | 6.7
28229 - PIAZZA PPTO C | M-188 | Tremie 1" | Concreto | Plazoleta pantalla tramo M - 13 y pantalla tramo MH - 09 y barrete BA - 138 | 2026-07-10 | 2026-08-07 | 2026-08-11 | 28 | 27.6 | 34.5 | 125 | TREMIE | 28 | TREMIE-28-28 | 2026-10-22 | NUEVO | 2026-10-22 | 28 | 6.9
28229 - PIAZZA PPTO C | M-188 | Tremie 1" | Concreto | Plazoleta pantalla tramo M - 13 y pantalla tramo MH - 09 y barrete BA - 138 | 2026-07-10 | 2026-08-07 | 2026-08-11 | 28 | 27.6 | 33.5 | 121.4 | TREMIE | 28 | TREMIE-28-28 | 2026-10-22 | NUEVO | 2026-10-22 | 28 | 5.9
28229 - PIAZZA PPTO C | M-188 | Tremie 1" | Concreto | Plazoleta pantalla tramo M - 13 y pantalla tramo MH - 09 y barrete BA - 138 | 2026-07-10 | 2026-07-24 | 2026-07-24 | 14 | 27.6 | 28.7 | 104 | TREMIE | 28 | TREMIE-28-14 | 2026-10-22 | NUEVO | 2026-10-22 | 19.79 | 1.1
28229 - PIAZZA PPTO C | M-188 | Tremie 1" | Concreto | Plazoleta pantalla tramo M - 13 y pantalla tramo MH - 09 y barrete BA - 138 | 2026-07-10 | 2026-07-24 | 2026-07-24 | 14 | 27.6 | 29 | 105.1 | TREMIE | 28 | TREMIE-28-14 | 2026-10-22 | NUEVO | 2026-10-22 | 19.79 | 1.4
28229 - PIAZZA PPTO C | M-188 | Tremie 1" | Concreto | Plazoleta pantalla tramo M - 13 y pantalla tramo MH - 09 y barrete BA - 138 | 2026-07-10 | 2026-07-17 | 2026-07-17 | 7 | 27.6 | 25.4 | 92 | TREMIE | 28 | TREMIE-28-7 | 2026-10-22 | NUEVO | 2026-10-22 | 15.68 | -2.2
28229 - PIAZZA PPTO C | M-188 | Tremie 1" | Concreto | Plazoleta pantalla tramo M - 13 y pantalla tramo MH - 09 y barrete BA - 138 | 2026-07-10 | 2026-07-17 | 2026-07-17 | 7 | 27.6 | 24.7 | 89.5 | TREMIE | 28 | TREMIE-28-7 | 2026-10-22 | NUEVO | 2026-10-22 | 15.68 | -2.9
28229 - PIAZZA PPTO C | M-188 | Tremie 1" | Concreto | Plazoleta pantalla tramo M - 13 y pantalla tramo MH - 09 y barrete BA - 138 | 2026-07-10 | 2026-07-14 | 2026-07-17 | 4 | 27.6 | 18.6 | 67.4 | TREMIE | 28 | TREMIE-28-4 | 2026-10-22 | NUEVO | 2026-10-22 | 10.22 | -9
28229 - PIAZZA PPTO C | M-188 | Tremie 1" | Concreto | Plazoleta pantalla tramo M - 13 y pantalla tramo MH - 09 y barrete BA - 138 | 2026-07-10 | 2026-07-14 | 2026-07-17 | 4 | 27.6 | 17.7 | 64.1 | TREMIE | 28 | TREMIE-28-4 | 2026-10-22 | NUEVO | 2026-10-22 | 10.22 | -9.9
28229 - PIAZZA PPTO C | M-189 | IND Outinord ½" | Concreto | Cimentación torre 1 eje 13 al 10 entre A - G | 2026-07-10 | 2026-08-07 | 2026-08-11 | 28 | 34.5 | 51.1 | 148.1 | AUTOCOMPAC | 41 | AUTOCOMPAC-41-28 | 2026-10-22 | NUEVO | 2026-10-22 | 41 | 16.6
28229 - PIAZZA PPTO C | M-189 | IND Outinord ½" | Concreto | Cimentación torre 1 eje 13 al 10 entre A - G | 2026-07-10 | 2026-08-07 | 2026-08-11 | 28 | 34.5 | 50.5 | 146.4 | AUTOCOMPAC | 41 | AUTOCOMPAC-41-28 | 2026-10-22 | NUEVO | 2026-10-22 | 41 | 16
28229 - PIAZZA PPTO C | M-189 | IND Outinord ½" | Concreto | Cimentación torre 1 eje 13 al 10 entre A - G | 2026-07-10 | 2026-08-07 | 2026-08-11 | 28 | 34.5 | 52.3 | 151.6 | AUTOCOMPAC | 41 | AUTOCOMPAC-41-28 | 2026-10-22 | NUEVO | 2026-10-22 | 41 | 17.8
28229 - PIAZZA PPTO C | M-189 | IND Outinord ½" | Concreto | Cimentación torre 1 eje 13 al 10 entre A - G | 2026-07-10 | 2026-07-24 | 2026-07-24 | 14 | 34.5 | 42.7 | 123.8 | AUTOCOMPAC | 41 | AUTOCOMPAC-41-14 | 2026-10-22 | NUEVO | 2026-10-22 | 31.71 | 8.2
28229 - PIAZZA PPTO C | M-189 | IND Outinord ½" | Concreto | Cimentación torre 1 eje 13 al 10 entre A - G | 2026-07-10 | 2026-07-24 | 2026-07-24 | 14 | 34.5 | 43.3 | 125.5 | AUTOCOMPAC | 41 | AUTOCOMPAC-41-14 | 2026-10-22 | NUEVO | 2026-10-22 | 31.71 | 8.8
28229 - PIAZZA PPTO C | M-189 | IND Outinord ½" | Concreto | Cimentación torre 1 eje 13 al 10 entre A - G | 2026-07-10 | 2026-07-17 | 2026-07-17 | 7 | 34.5 | 35.8 | 103.8 | AUTOCOMPAC | 41 | AUTOCOMPAC-41-7 | 2026-10-22 | NUEVO | 2026-10-22 | 27.06 | 1.3
28229 - PIAZZA PPTO C | M-189 | IND Outinord ½" | Concreto | Cimentación torre 1 eje 13 al 10 entre A - G | 2026-07-10 | 2026-07-17 | 2026-07-17 | 7 | 34.5 | 36.3 | 105.2 | AUTOCOMPAC | 41 | AUTOCOMPAC-41-7 | 2026-10-22 | NUEVO | 2026-10-22 | 27.06 | 1.8
28229 - PIAZZA PPTO C | M-189 | IND Outinord ½" | Concreto | Cimentación torre 1 eje 13 al 10 entre A - G | 2026-07-10 | 2026-07-14 | 2026-07-17 | 4 | 34.5 | 32 | 92.8 | AUTOCOMPAC | 41 | AUTOCOMPAC-41-4 | 2026-10-22 | NUEVO | 2026-10-22 | 20.6 | -2.5
28229 - PIAZZA PPTO C | M-189 | IND Outinord ½" | Concreto | Cimentación torre 1 eje 13 al 10 entre A - G | 2026-07-10 | 2026-07-14 | 2026-07-17 | 4 | 34.5 | 31.5 | 91.3 | AUTOCOMPAC | 41 | AUTOCOMPAC-41-4 | 2026-10-22 | NUEVO | 2026-10-22 | 20.6 | -3
28229 - PIAZZA PPTO C | M-190 | IND Outinord ½" | Concreto | Cimentación torre 1 eje 13 al 10 entre A - G | 2026-07-10 | 2026-08-07 | 2026-08-11 | 28 | 34.5 | 58.3 | 169 | AUTOCOMPAC | 41 | AUTOCOMPAC-41-28 | 2026-10-22 | NUEVO | 2026-10-22 | 41 | 23.8
28229 - PIAZZA PPTO C | M-190 | IND Outinord ½" | Concreto | Cimentación torre 1 eje 13 al 10 entre A - G | 2026-07-10 | 2026-08-07 | 2026-08-11 | 28 | 34.5 | 59.4 | 172.2 | AUTOCOMPAC | 41 | AUTOCOMPAC-41-28 | 2026-10-22 | NUEVO | 2026-10-22 | 41 | 24.9
28229 - PIAZZA PPTO C | M-190 | IND Outinord ½" | Concreto | Cimentación torre 1 eje 13 al 10 entre A - G | 2026-07-10 | 2026-08-07 | 2026-08-11 | 28 | 34.5 | 59.7 | 173 | AUTOCOMPAC | 41 | AUTOCOMPAC-41-28 | 2026-10-22 | NUEVO | 2026-10-22 | 41 | 25.2
28229 - PIAZZA PPTO C | M-190 | IND Outinord ½" | Concreto | Cimentación torre 1 eje 13 al 10 entre A - G | 2026-07-10 | 2026-07-24 | 2026-07-24 | 14 | 34.5 | 50.1 | 145.2 | AUTOCOMPAC | 41 | AUTOCOMPAC-41-14 | 2026-10-22 | NUEVO | 2026-10-22 | 31.71 | 15.6
28229 - PIAZZA PPTO C | M-190 | IND Outinord ½" | Concreto | Cimentación torre 1 eje 13 al 10 entre A - G | 2026-07-10 | 2026-07-24 | 2026-07-24 | 14 | 34.5 | 48.3 | 140 | AUTOCOMPAC | 41 | AUTOCOMPAC-41-14 | 2026-10-22 | NUEVO | 2026-10-22 | 31.71 | 13.8
28229 - PIAZZA PPTO C | M-190 | IND Outinord ½" | Concreto | Cimentación torre 1 eje 13 al 10 entre A - G | 2026-07-10 | 2026-07-17 | 2026-07-17 | 7 | 34.5 | 41.5 | 120.3 | AUTOCOMPAC | 41 | AUTOCOMPAC-41-7 | 2026-10-22 | NUEVO | 2026-10-22 | 27.06 | 7
28229 - PIAZZA PPTO C | M-190 | IND Outinord ½" | Concreto | Cimentación torre 1 eje 13 al 10 entre A - G | 2026-07-10 | 2026-07-17 | 2026-07-17 | 7 | 34.5 | 40.3 | 116.8 | AUTOCOMPAC | 41 | AUTOCOMPAC-41-7 | 2026-10-22 | NUEVO | 2026-10-22 | 27.06 | 5.8
28229 - PIAZZA PPTO C | M-190 | IND Outinord ½" | Concreto | Cimentación torre 1 eje 13 al 10 entre A - G | 2026-07-10 | 2026-07-14 | 2026-07-17 | 4 | 34.5 | 36.8 | 106.7 | AUTOCOMPAC | 41 | AUTOCOMPAC-41-4 | 2026-10-22 | NUEVO | 2026-10-22 | 20.6 | 2.3
28229 - PIAZZA PPTO C | M-190 | IND Outinord ½" | Concreto | Cimentación torre 1 eje 13 al 10 entre A - G | 2026-07-10 | 2026-07-14 | 2026-07-17 | 4 | 34.5 | 35.7 | 103.5 | AUTOCOMPAC | 41 | AUTOCOMPAC-41-4 | 2026-10-22 | NUEVO | 2026-10-22 | 20.6 | 1.2
28229 - PIAZZA PPTO C | M-191 | Tremie 1" | Concreto | Plazoleta pantalla tramo M-13 y barrete BA - 138 y pantalla tramo MH - 09 | 2026-07-10 | 2026-09-04 | 2026-09-09 | 56 | 27.6 | 28.5 | 103.3 | TREMIE | 28 | TREMIE-28-56 | 2026-10-22 | NUEVO | 2026-10-22 | 28 | 0.9
28229 - PIAZZA PPTO C | M-191 | Tremie 1" | Concreto | Plazoleta pantalla tramo M-13 y barrete BA - 138 y pantalla tramo MH - 09 | 2026-07-10 | 2026-09-04 | 2026-09-09 | 56 | 27.6 | 27.4 | 99.3 | TREMIE | 28 | TREMIE-28-56 | 2026-10-22 | NUEVO | 2026-10-22 | 28 | -0.2
28229 - PIAZZA PPTO C | M-191 | Tremie 1" | Concreto | Plazoleta pantalla tramo M-13 y barrete BA - 138 y pantalla tramo MH - 09 | 2026-07-10 | 2026-09-04 | 2026-09-09 | 56 | 27.6 | 27.6 | 100 | TREMIE | 28 | TREMIE-28-56 | 2026-10-22 | NUEVO | 2026-10-22 | 28 | 0
28229 - PIAZZA PPTO C | M-191 | Tremie 1" | Concreto | Plazoleta pantalla tramo M - 13 y pantalla tramo MH - 09 y barrete BA - 138 | 2026-07-10 | 2026-08-07 | 2026-08-11 | 28 | 27.6 | 25.9 | 93.8 | TREMIE | 28 | TREMIE-28-28 | 2026-10-22 | NUEVO | 2026-10-22 | 28 | -1.7
28229 - PIAZZA PPTO C | M-191 | Tremie 1" | Concreto | Plazoleta pantalla tramo M - 13 y pantalla tramo MH - 09 y barrete BA - 138 | 2026-07-10 | 2026-08-07 | 2026-08-11 | 28 | 27.6 | 25.2 | 91.3 | TREMIE | 28 | TREMIE-28-28 | 2026-10-22 | NUEVO | 2026-10-22 | 28 | -2.4
28229 - PIAZZA PPTO C | M-191 | Tremie 1" | Concreto | Plazoleta pantalla tramo M - 13 y pantalla tramo MH - 09 y barrete BA - 138 | 2026-07-10 | 2026-08-07 | 2026-08-11 | 28 | 27.6 | 25.4 | 92 | TREMIE | 28 | TREMIE-28-28 | 2026-10-22 | NUEVO | 2026-10-22 | 28 | -2.2
28229 - PIAZZA PPTO C | M-191 | Tremie 1" | Concreto | Plazoleta pantalla tramo M - 13 y pantalla tramo MH - 09 y barrete BA - 138 | 2026-07-10 | 2026-07-24 | 2026-07-24 | 14 | 27.6 | 22.2 | 80.4 | TREMIE | 28 | TREMIE-28-14 | 2026-10-22 | NUEVO | 2026-10-22 | 19.79 | -5.4
28229 - PIAZZA PPTO C | M-191 | Tremie 1" | Concreto | Plazoleta pantalla tramo M - 13 y pantalla tramo MH - 09 y barrete BA - 138 | 2026-07-10 | 2026-07-24 | 2026-07-24 | 14 | 27.6 | 22.4 | 81.2 | TREMIE | 28 | TREMIE-28-14 | 2026-10-22 | NUEVO | 2026-10-22 | 19.79 | -5.2
28229 - PIAZZA PPTO C | M-191 | Tremie 1" | Concreto | Plazoleta pantalla tramo M - 13 y pantalla tramo MH - 09 y barrete BA - 138 | 2026-07-10 | 2026-07-17 | 2026-07-17 | 7 | 27.6 | 18.6 | 67.4 | TREMIE | 28 | TREMIE-28-7 | 2026-10-22 | NUEVO | 2026-10-22 | 15.68 | -9
28229 - PIAZZA PPTO C | M-191 | Tremie 1" | Concreto | Plazoleta pantalla tramo M - 13 y pantalla tramo MH - 09 y barrete BA - 138 | 2026-07-10 | 2026-07-17 | 2026-07-17 | 7 | 27.6 | 18.1 | 65.6 | TREMIE | 28 | TREMIE-28-7 | 2026-10-22 | NUEVO | 2026-10-22 | 15.68 | -9.5
28229 - PIAZZA PPTO C | M-191 | Tremie 1" | Concreto | Plazoleta pantalla tramo M - 13 y pantalla tramo MH - 09 y barrete BA - 138 | 2026-07-10 | 2026-07-14 | 2026-07-17 | 4 | 27.6 | 15.2 | 55.1 | TREMIE | 28 | TREMIE-28-4 | 2026-10-22 | NUEVO | 2026-10-22 | 10.22 | -12.4
28229 - PIAZZA PPTO C | M-191 | Tremie 1" | Concreto | Plazoleta pantalla tramo M - 13 y pantalla tramo MH - 09 y barrete BA - 138 | 2026-07-10 | 2026-07-14 | 2026-07-17 | 4 | 27.6 | 15.1 | 54.7 | TREMIE | 28 | TREMIE-28-4 | 2026-10-22 | NUEVO | 2026-10-22 | 10.22 | -12.5
28229 - PIAZZA PPTO C | M-198 | Outinord IND 1/2" | Concreto | Cimentación torre 1 eje 10 al 5 entre A - 5 | 2026-07-21 | 2026-08-18 | 2026-08-19 | 28 | 34.5 | 46.6 | 135.1 | AUTOCOMPAC | 41 | AUTOCOMPAC-41-28 | 2026-10-22 | NUEVO | 2026-10-22 | 41 | 12.1
28229 - PIAZZA PPTO C | M-198 | Outinord IND 1/2" | Concreto | Cimentación torre 1 eje 10 al 5 entre A - 5 | 2026-07-21 | 2026-08-18 | 2026-08-19 | 28 | 34.5 | 45.8 | 132.8 | AUTOCOMPAC | 41 | AUTOCOMPAC-41-28 | 2026-10-22 | NUEVO | 2026-10-22 | 41 | 11.3
28229 - PIAZZA PPTO C | M-198 | Outinord IND 1/2" | Concreto | Cimentación torre 1 eje 10 al 5 entre A - 5 | 2026-07-21 | 2026-08-18 | 2026-08-19 | 28 | 34.5 | 47.9 | 138.8 | AUTOCOMPAC | 41 | AUTOCOMPAC-41-28 | 2026-10-22 | NUEVO | 2026-10-22 | 41 | 13.4
28229 - PIAZZA PPTO C | M-198 | Outinord IND 1/2" | Concreto | Cimentación torre 1 eje 10 al 5 entre A - 5 | 2026-07-21 | 2026-08-04 | 2026-08-04 | 14 | 34.5 | 38.6 | 111.9 | AUTOCOMPAC | 41 | AUTOCOMPAC-41-14 | 2026-10-22 | NUEVO | 2026-10-22 | 31.71 | 4.1
28229 - PIAZZA PPTO C | M-198 | Outinord IND 1/2" | Concreto | Cimentación torre 1 eje 10 al 5 entre A - 5 | 2026-07-21 | 2026-08-04 | 2026-08-04 | 14 | 34.5 | 38.9 | 112.8 | AUTOCOMPAC | 41 | AUTOCOMPAC-41-14 | 2026-10-22 | NUEVO | 2026-10-22 | 31.71 | 4.4
28229 - PIAZZA PPTO C | M-198 | Outinord IND 1/2" | Concreto | Cimentación torre 1 eje 10 al 5 entre A - 5 | 2026-07-21 | 2026-07-28 | 2026-07-28 | 7 | 34.5 | 32.1 | 93 | AUTOCOMPAC | 41 | AUTOCOMPAC-41-7 | 2026-10-22 | NUEVO | 2026-10-22 | 27.06 | -2.4
28229 - PIAZZA PPTO C | M-198 | Outinord IND 1/2" | Concreto | Cimentación torre 1 eje 10 al 5 entre A - 5 | 2026-07-21 | 2026-07-28 | 2026-07-28 | 7 | 34.5 | 32.5 | 94.2 | AUTOCOMPAC | 41 | AUTOCOMPAC-41-7 | 2026-10-22 | NUEVO | 2026-10-22 | 27.06 | -2
28229 - PIAZZA PPTO C | M-198 | Outinord IND 1/2" | Concreto | Cimentación torre 1 eje 10 al 5 entre A - 5 | 2026-07-21 | 2026-07-24 | 2026-07-27 | 3 | 34.5 | 25.1 | 72.8 | AUTOCOMPAC | 41 | AUTOCOMPAC-41-3 | 2026-10-22 | NUEVO | 2026-10-22 | 18.45 | -9.4
28229 - PIAZZA PPTO C | M-198 | Outinord IND 1/2" | Concreto | Cimentación torre 1 eje 10 al 5 entre A - 5 | 2026-07-21 | 2026-07-24 | 2026-07-27 | 3 | 34.5 | 24.5 | 71 | AUTOCOMPAC | 41 | AUTOCOMPAC-41-3 | 2026-10-22 | NUEVO | 2026-10-22 | 18.45 | -10
28229 - PIAZZA PPTO C | M-199 | Outinord IND 1/2" | Concreto | Cimentación torre 1 eje 10 al 5 entre A - 5 | 2026-07-21 | 2026-08-18 | 2026-08-19 | 28 | 34.5 | 44.8 | 129.9 | AUTOCOMPAC | 41 | AUTOCOMPAC-41-28 | 2026-10-22 | NUEVO | 2026-10-22 | 41 | 10.3
28229 - PIAZZA PPTO C | M-199 | Outinord IND 1/2" | Concreto | Cimentación torre 1 eje 10 al 5 entre A - 5 | 2026-07-21 | 2026-08-18 | 2026-08-19 | 28 | 34.5 | 43.9 | 127.2 | AUTOCOMPAC | 41 | AUTOCOMPAC-41-28 | 2026-10-22 | NUEVO | 2026-10-22 | 41 | 9.4
28229 - PIAZZA PPTO C | M-199 | Outinord IND 1/2" | Concreto | Cimentación torre 1 eje 10 al 5 entre A - 5 | 2026-07-21 | 2026-08-18 | 2026-08-19 | 28 | 34.5 | 42.9 | 124.3 | AUTOCOMPAC | 41 | AUTOCOMPAC-41-28 | 2026-10-22 | NUEVO | 2026-10-22 | 41 | 8.4
28229 - PIAZZA PPTO C | M-199 | Outinord IND 1/2" | Concreto | Cimentación torre 1 eje 10 al 5 entre A - 5 | 2026-07-21 | 2026-08-04 | 2026-08-04 | 14 | 34.5 | 36.9 | 107 | AUTOCOMPAC | 41 | AUTOCOMPAC-41-14 | 2026-10-22 | NUEVO | 2026-10-22 | 31.71 | 2.4
28229 - PIAZZA PPTO C | M-199 | Outinord IND 1/2" | Concreto | Cimentación torre 1 eje 10 al 5 entre A - 5 | 2026-07-21 | 2026-08-04 | 2026-08-04 | 14 | 34.5 | 36.1 | 104.6 | AUTOCOMPAC | 41 | AUTOCOMPAC-41-14 | 2026-10-22 | NUEVO | 2026-10-22 | 31.71 | 1.6
28229 - PIAZZA PPTO C | M-199 | Outinord IND 1/2" | Concreto | Cimentación torre 1 eje 10 al 5 entre A - 5 | 2026-07-21 | 2026-07-28 | 2026-07-28 | 7 | 34.5 | 30.1 | 87.2 | AUTOCOMPAC | 41 | AUTOCOMPAC-41-7 | 2026-10-22 | NUEVO | 2026-10-22 | 27.06 | -4.4
28229 - PIAZZA PPTO C | M-199 | Outinord IND 1/2" | Concreto | Cimentación torre 1 eje 10 al 5 entre A - 5 | 2026-07-21 | 2026-07-28 | 2026-07-28 | 7 | 34.5 | 29.3 | 84.9 | AUTOCOMPAC | 41 | AUTOCOMPAC-41-7 | 2026-10-22 | NUEVO | 2026-10-22 | 27.06 | -5.2
28229 - PIAZZA PPTO C | M-199 | Outinord IND 1/2" | Concreto | Cimentación torre 1 eje 10 al 5 entre A - 5 | 2026-07-21 | 2026-07-24 | 2026-07-27 | 3 | 34.5 | 21.8 | 63.2 | AUTOCOMPAC | 41 | AUTOCOMPAC-41-3 | 2026-10-22 | NUEVO | 2026-10-22 | 18.45 | -12.7
28229 - PIAZZA PPTO C | M-199 | Outinord IND 1/2" | Concreto | Cimentación torre 1 eje 10 al 5 entre A - 5 | 2026-07-21 | 2026-07-24 | 2026-07-27 | 3 | 34.5 | 20.9 | 60.6 | AUTOCOMPAC | 41 | AUTOCOMPAC-41-3 | 2026-10-22 | NUEVO | 2026-10-22 | 18.45 | -13.6
28229 - PIAZZA PPTO C | M-207 | Outinord IND 1/2" | Concreto | Cimentación torre 1 eje 5 al 3 entre A-G | 2026-07-30 | 2026-08-27 | 2026-08-27 | 28 | 34.5 | 59.3 | 171.9 | AUTOCOMPAC | 41 | AUTOCOMPAC-41-28 | 2026-10-22 | NUEVO | 2026-10-22 | 41 | 24.8
28229 - PIAZZA PPTO C | M-207 | Outinord IND 1/2" | Concreto | Cimentación torre 1 eje 5 al 3 entre A-G | 2026-07-30 | 2026-08-27 | 2026-08-27 | 28 | 34.5 | 58.3 | 169 | AUTOCOMPAC | 41 | AUTOCOMPAC-41-28 | 2026-10-22 | NUEVO | 2026-10-22 | 41 | 23.8
28229 - PIAZZA PPTO C | M-207 | Outinord IND 1/2" | Concreto | Cimentación torre 1 eje 5 al 3 entre A-G | 2026-07-30 | 2026-08-27 | 2026-08-27 | 28 | 34.5 | 57.1 | 165.5 | AUTOCOMPAC | 41 | AUTOCOMPAC-41-28 | 2026-10-22 | NUEVO | 2026-10-22 | 41 | 22.6
28229 - PIAZZA PPTO C | M-207 | Outinord IND 1/2" | Concreto | Cimentación torre 1 eje 5 al 3 entre A-G | 2026-07-30 | 2026-08-13 | 2026-08-13 | 14 | 34.5 | 48.8 | 141.4 | AUTOCOMPAC | 41 | AUTOCOMPAC-41-14 | 2026-10-22 | NUEVO | 2026-10-22 | 31.71 | 14.3
28229 - PIAZZA PPTO C | M-207 | Outinord IND 1/2" | Concreto | Cimentación torre 1 eje 5 al 3 entre A-G | 2026-07-30 | 2026-08-13 | 2026-08-13 | 14 | 34.5 | 47.9 | 138.8 | AUTOCOMPAC | 41 | AUTOCOMPAC-41-14 | 2026-10-22 | NUEVO | 2026-10-22 | 31.71 | 13.4
28229 - PIAZZA PPTO C | M-207 | Outinord IND 1/2" | Concreto | Cimentación torre 1 eje 5 al 3 entre A-G | 2026-07-30 | 2026-08-06 | 2026-08-11 | 7 | 34.5 | 40.3 | 116.8 | AUTOCOMPAC | 41 | AUTOCOMPAC-41-7 | 2026-10-22 | NUEVO | 2026-10-22 | 27.06 | 5.8
28229 - PIAZZA PPTO C | M-207 | Outinord IND 1/2" | Concreto | Cimentación torre 1 eje 5 al 3 entre A-G | 2026-07-30 | 2026-08-06 | 2026-08-11 | 7 | 34.5 | 40.8 | 118.3 | AUTOCOMPAC | 41 | AUTOCOMPAC-41-7 | 2026-10-22 | NUEVO | 2026-10-22 | 27.06 | 6.3
28229 - PIAZZA PPTO C | M-207 | Outinord IND 1/2" | Concreto | Cimentación torre 1 eje 5 al 3 entre A-G | 2026-07-30 | 2026-08-04 | 2026-08-11 | 5 | 34.5 | 33.1 | 95.9 | AUTOCOMPAC | 41 | AUTOCOMPAC-41-5 | 2026-10-22 | NUEVO | 2026-10-22 | 22.75 | -1.4
28229 - PIAZZA PPTO C | M-207 | Outinord IND 1/2" | Concreto | Cimentación torre 1 eje 5 al 3 entre A-G | 2026-07-30 | 2026-08-04 | 2026-08-11 | 5 | 34.5 | 32.7 | 94.8 | AUTOCOMPAC | 41 | AUTOCOMPAC-41-5 | 2026-10-22 | NUEVO | 2026-10-22 | 22.75 | -1.8
28229 - PIAZZA PPTO C | M-208 | Outinord IND 1/2" | Concreto | Cimentación torre 1 eje 5 al 3 entre A-G | 2026-07-30 | 2026-08-27 | 2026-08-27 | 28 | 34.5 | 58.3 | 169 | AUTOCOMPAC | 41 | AUTOCOMPAC-41-28 | 2026-10-22 | NUEVO | 2026-10-22 | 41 | 23.8
28229 - PIAZZA PPTO C | M-208 | Outinord IND 1/2" | Concreto | Cimentación torre 1 eje 5 al 3 entre A-G | 2026-07-30 | 2026-08-27 | 2026-08-27 | 28 | 34.5 | 57.7 | 167.2 | AUTOCOMPAC | 41 | AUTOCOMPAC-41-28 | 2026-10-22 | NUEVO | 2026-10-22 | 41 | 23.2
28229 - PIAZZA PPTO C | M-208 | Outinord IND 1/2" | Concreto | Cimentación torre 1 eje 5 al 3 entre A-G | 2026-07-30 | 2026-08-27 | 2026-08-27 | 28 | 34.5 | 56.7 | 164.3 | AUTOCOMPAC | 41 | AUTOCOMPAC-41-28 | 2026-10-22 | NUEVO | 2026-10-22 | 41 | 22.2
28229 - PIAZZA PPTO C | M-208 | Outinord IND 1/2" | Concreto | Cimentación torre 1 eje 5 al 3 entre A-G | 2026-07-30 | 2026-08-13 | 2026-08-13 | 14 | 34.5 | 48.8 | 141.4 | AUTOCOMPAC | 41 | AUTOCOMPAC-41-14 | 2026-10-22 | NUEVO | 2026-10-22 | 31.71 | 14.3
28229 - PIAZZA PPTO C | M-208 | Outinord IND 1/2" | Concreto | Cimentación torre 1 eje 5 al 3 entre A-G | 2026-07-30 | 2026-08-13 | 2026-08-13 | 14 | 34.5 | 47.6 | 138 | AUTOCOMPAC | 41 | AUTOCOMPAC-41-14 | 2026-10-22 | NUEVO | 2026-10-22 | 31.71 | 13.1
28229 - PIAZZA PPTO C | M-208 | Outinord IND 1/2" | Concreto | Cimentación torre 1 eje 5 al 3 entre A-G | 2026-07-30 | 2026-08-06 | 2026-08-11 | 7 | 34.5 | 39.7 | 115.1 | AUTOCOMPAC | 41 | AUTOCOMPAC-41-7 | 2026-10-22 | NUEVO | 2026-10-22 | 27.06 | 5.2
28229 - PIAZZA PPTO C | M-208 | Outinord IND 1/2" | Concreto | Cimentación torre 1 eje 5 al 3 entre A-G | 2026-07-30 | 2026-08-06 | 2026-08-11 | 7 | 34.5 | 39.4 | 114.2 | AUTOCOMPAC | 41 | AUTOCOMPAC-41-7 | 2026-10-22 | NUEVO | 2026-10-22 | 27.06 | 4.9
28229 - PIAZZA PPTO C | M-208 | Outinord IND 1/2" | Concreto | Cimentación torre 1 eje 5 al 3 entre A-G | 2026-07-30 | 2026-08-04 | 2026-08-11 | 5 | 34.5 | 37.7 | 109.3 | AUTOCOMPAC | 41 | AUTOCOMPAC-41-5 | 2026-10-22 | NUEVO | 2026-10-22 | 22.75 | 3.2
28229 - PIAZZA PPTO C | M-208 | Outinord IND 1/2" | Concreto | Cimentación torre 1 eje 5 al 3 entre A-G | 2026-07-30 | 2026-08-04 | 2026-08-11 | 5 | 34.5 | 37.1 | 107.5 | AUTOCOMPAC | 41 | AUTOCOMPAC-41-5 | 2026-10-22 | NUEVO | 2026-10-22 | 22.75 | 2.6
28229 - PIAZZA PPTO C | M-214 | Outinord Ind 1 / 2" | Concreto | Cimentación torre 1 eje 3 al 1 entre A - G | 2026-08-06 | 2026-09-03 | 2026-09-11 | 28 | 34.5 | 51.7 | 149.9 | AUTOCOMPAC | 41 | AUTOCOMPAC-41-28 | 2026-10-22 | NUEVO | 2026-10-22 | 41 | 17.2
28229 - PIAZZA PPTO C | M-214 | Outinord Ind 1 / 2" | Concreto | Cimentación torre 1 eje 3 al 1 entre A - G | 2026-08-06 | 2026-09-03 | 2026-09-11 | 28 | 34.5 | 51.3 | 148.7 | AUTOCOMPAC | 41 | AUTOCOMPAC-41-28 | 2026-10-22 | NUEVO | 2026-10-22 | 41 | 16.8
28229 - PIAZZA PPTO C | M-214 | Outinord Ind 1 / 2" | Concreto | Cimentación torre 1 eje 3 al 1 entre A - G | 2026-08-06 | 2026-09-03 | 2026-09-11 | 28 | 34.5 | 51.6 | 149.6 | AUTOCOMPAC | 41 | AUTOCOMPAC-41-28 | 2026-10-22 | NUEVO | 2026-10-22 | 41 | 17.1
28229 - PIAZZA PPTO C | M-214 | Outinord Ind 1 / 2" | Concreto | Cimentación torre 1 eje 3 al 1 entre A - G | 2026-08-06 | 2026-08-20 | 2026-08-21 | 14 | 34.5 | 43.6 | 126.4 | AUTOCOMPAC | 41 | AUTOCOMPAC-41-14 | 2026-10-22 | NUEVO | 2026-10-22 | 31.71 | 9.1
28229 - PIAZZA PPTO C | M-214 | Outinord Ind 1 / 2" | Concreto | Cimentación torre 1 eje 3 al 1 entre A - G | 2026-08-06 | 2026-08-20 | 2026-08-21 | 14 | 34.5 | 44.4 | 128.7 | AUTOCOMPAC | 41 | AUTOCOMPAC-41-14 | 2026-10-22 | NUEVO | 2026-10-22 | 31.71 | 9.9
28229 - PIAZZA PPTO C | M-214 | Outinord Ind 1 / 2" | Concreto | Cimentación torre 1 eje 3 al 1 entre A - G | 2026-08-06 | 2026-08-13 | 2026-08-19 | 7 | 34.5 | 37.1 | 107.5 | AUTOCOMPAC | 41 | AUTOCOMPAC-41-7 | 2026-10-22 | NUEVO | 2026-10-22 | 27.06 | 2.6
28229 - PIAZZA PPTO C | M-214 | Outinord Ind 1 / 2" | Concreto | Cimentación torre 1 eje 3 al 1 entre A - G | 2026-08-06 | 2026-08-13 | 2026-08-19 | 7 | 34.5 | 37.4 | 108.4 | AUTOCOMPAC | 41 | AUTOCOMPAC-41-7 | 2026-10-22 | NUEVO | 2026-10-22 | 27.06 | 2.9
28229 - PIAZZA PPTO C | M-214 | Outinord Ind 1 / 2" | Concreto | Cimentación torre 1 eje 3 al 1 entre A - G | 2026-08-06 | 2026-08-11 | 2026-08-13 | 5 | 34.5 | 33.7 | 97.7 | AUTOCOMPAC | 41 | AUTOCOMPAC-41-5 | 2026-10-22 | NUEVO | 2026-10-22 | 22.75 | -0.8
28229 - PIAZZA PPTO C | M-214 | Outinord Ind 1 / 2" | Concreto | Cimentación torre 1 eje 3 al 1 entre A - G | 2026-08-06 | 2026-08-11 | 2026-08-13 | 5 | 34.5 | 34.1 | 98.8 | AUTOCOMPAC | 41 | AUTOCOMPAC-41-5 | 2026-10-22 | NUEVO | 2026-10-22 | 22.75 | -0.4
28229 - PIAZZA PPTO C | M-215 | Outinord Ind 1 / 2" | Concreto | Cimentación torre 1 eje 3 al 1 entre A - G | 2026-08-06 | 2026-09-03 | 2026-09-11 | 28 | 34.5 | 52 | 150.7 | AUTOCOMPAC | 41 | AUTOCOMPAC-41-28 | 2026-10-22 | NUEVO | 2026-10-22 | 41 | 17.5
28229 - PIAZZA PPTO C | M-215 | Outinord Ind 1 / 2" | Concreto | Cimentación torre 1 eje 3 al 1 entre A - G | 2026-08-06 | 2026-09-03 | 2026-09-11 | 28 | 34.5 | 50.6 | 146.7 | AUTOCOMPAC | 41 | AUTOCOMPAC-41-28 | 2026-10-22 | NUEVO | 2026-10-22 | 41 | 16.1
28229 - PIAZZA PPTO C | M-215 | Outinord Ind 1 / 2" | Concreto | Cimentación torre 1 eje 3 al 1 entre A - G | 2026-08-06 | 2026-09-03 | 2026-09-11 | 28 | 34.5 | 52.3 | 151.6 | AUTOCOMPAC | 41 | AUTOCOMPAC-41-28 | 2026-10-22 | NUEVO | 2026-10-22 | 41 | 17.8
28229 - PIAZZA PPTO C | M-215 | Outinord Ind 1 / 2" | Concreto | Cimentación torre 1 eje 3 al 1 entre A - G | 2026-08-06 | 2026-08-20 | 2026-08-21 | 14 | 34.5 | 44.7 | 129.6 | AUTOCOMPAC | 41 | AUTOCOMPAC-41-14 | 2026-10-22 | NUEVO | 2026-10-22 | 31.71 | 10.2
28229 - PIAZZA PPTO C | M-215 | Outinord Ind 1 / 2" | Concreto | Cimentación torre 1 eje 3 al 1 entre A - G | 2026-08-06 | 2026-08-20 | 2026-08-21 | 14 | 34.5 | 43.9 | 127.2 | AUTOCOMPAC | 41 | AUTOCOMPAC-41-14 | 2026-10-22 | NUEVO | 2026-10-22 | 31.71 | 9.4
28229 - PIAZZA PPTO C | M-215 | Outinord Ind 1 / 2" | Concreto | Cimentación torre 1 eje 3 al 1 entre A - G | 2026-08-06 | 2026-08-13 | 2026-08-19 | 7 | 34.5 | 38.2 | 110.7 | AUTOCOMPAC | 41 | AUTOCOMPAC-41-7 | 2026-10-22 | NUEVO | 2026-10-22 | 27.06 | 3.7
28229 - PIAZZA PPTO C | M-215 | Outinord Ind 1 / 2" | Concreto | Cimentación torre 1 eje 3 al 1 entre A - G | 2026-08-06 | 2026-08-13 | 2026-08-19 | 7 | 34.5 | 37 | 107.2 | AUTOCOMPAC | 41 | AUTOCOMPAC-41-7 | 2026-10-22 | NUEVO | 2026-10-22 | 27.06 | 2.5
28229 - PIAZZA PPTO C | M-215 | Outinord Ind 1 / 2" | Concreto | Cimentación torre 1 eje 3 al 1 entre A - G | 2026-08-06 | 2026-08-11 | 2026-08-13 | 5 | 34.5 | 22.4 | 64.9 | AUTOCOMPAC | 41 | AUTOCOMPAC-41-5 | 2026-10-22 | NUEVO | 2026-10-22 | 22.75 | -12.1
28229 - PIAZZA PPTO C | M-215 | Outinord Ind 1 / 2" | Concreto | Cimentación torre 1 eje 3 al 1 entre A - G | 2026-08-06 | 2026-08-11 | 2026-08-13 | 5 | 34.5 | 21.7 | 62.9 | AUTOCOMPAC | 41 | AUTOCOMPAC-41-5 | 2026-10-22 | NUEVO | 2026-10-22 | 22.75 | -12.8
28229 - PIAZZA PPTO C | M-235 | Autonivelante 1/2" | Concreto | Muros torre 1 eje 13 al 10 entre B - G M - 76, M - 21, M - 29, M - 77, M - 33, M - 32, M - 66, M - 28, M - 74, - M - 20, M - 72, M - 71 y muros no estructurales | 2026-08-27 | 2026-09-24 | 2026-09-25 | 28 | 41.4 | 62.3 | 150.5 | MURO | 48 | MURO-48-28 | 2026-10-22 | NUEVO | 2026-10-22 | 48 | 20.9
28229 - PIAZZA PPTO C | M-235 | Autonivelante 1/2" | Concreto | Muros torre 1 eje 13 al 10 entre B - G M - 76, M - 21, M - 29, M - 77, M - 33, M - 32, M - 66, M - 28, M - 74, - M - 20, M - 72, M - 71 y muros no estructurales | 2026-08-27 | 2026-09-24 | 2026-09-25 | 28 | 41.4 | 61.9 | 149.5 | MURO | 48 | MURO-48-28 | 2026-10-22 | NUEVO | 2026-10-22 | 48 | 20.5
28229 - PIAZZA PPTO C | M-235 | Autonivelante 1/2" | Concreto | Muros torre 1 eje 13 al 10 entre B - G M - 76, M - 21, M - 29, M - 77, M - 33, M - 32, M - 66, M - 28, M - 74, - M - 20, M - 72, M - 71 y muros no estructurales | 2026-08-27 | 2026-09-24 | 2026-09-25 | 28 | 41.4 | 60.9 | 147.1 | MURO | 48 | MURO-48-28 | 2026-10-22 | NUEVO | 2026-10-22 | 48 | 19.5
28229 - PIAZZA PPTO C | M-235 | Autonivelante 1/2" | Concreto | Muros torre 1 eje 13 al 10 entre B - G M - 76, M - 21, M - 29, M - 77, M - 33, M - 32, M - 66, M - 28, M - 74, - M - 20, M - 72, M - 71 y muros no estructurales | 2026-08-27 | 2026-09-10 | 2026-09-11 | 14 | 41.4 | 51.1 | 123.4 | MURO | 48 | MURO-48-14 | 2026-10-22 | NUEVO | 2026-10-22 | 37.12 | 9.7
28229 - PIAZZA PPTO C | M-235 | Autonivelante 1/2" | Concreto | Muros torre 1 eje 13 al 10 entre B - G M - 76, M - 21, M - 29, M - 77, M - 33, M - 32, M - 66, M - 28, M - 74, - M - 20, M - 72, M - 71 y muros no estructurales | 2026-08-27 | 2026-09-10 | 2026-09-11 | 14 | 41.4 | 50.2 | 121.3 | MURO | 48 | MURO-48-14 | 2026-10-22 | NUEVO | 2026-10-22 | 37.12 | 8.8
28229 - PIAZZA PPTO C | M-235 | Autonivelante 1/2" | Concreto | Muros torre 1 eje 13 al 10 entre B - G M - 76, M - 21, M - 29, M - 77, M - 33, M - 32, M - 66, M - 28, M - 74, - M - 20, M - 72, M - 71 y muros no estructurales | 2026-08-27 | 2026-09-03 | 2026-09-11 | 7 | 41.4 | 34.3 | 82.9 | MURO | 48 | MURO-48-7 | 2026-10-22 | NUEVO | 2026-10-22 | 31.68 | -7.1
28229 - PIAZZA PPTO C | M-235 | Autonivelante 1/2" | Concreto | Muros torre 1 eje 13 al 10 entre B - G M - 76, M - 21, M - 29, M - 77, M - 33, M - 32, M - 66, M - 28, M - 74, - M - 20, M - 72, M - 71 y muros no estructurales | 2026-08-27 | 2026-09-03 | 2026-09-11 | 7 | 41.4 | 34.6 | 83.6 | MURO | 48 | MURO-48-7 | 2026-10-22 | NUEVO | 2026-10-22 | 31.68 | -6.8
28229 - PIAZZA PPTO C | M-235 | Autonivelante 1/2" | Concreto | Muros torre 1 eje 13 al 10 entre B - G M - 76, M - 21, M - 29, M - 77, M - 33, M - 32, M - 66, M - 28, M - 74, - M - 20, M - 72, M - 71 y muros no estructurales | 2026-08-27 | 2026-09-01 | 2026-09-02 | 5 | 41.4 | 29.3 | 70.8 | MURO | 48 | MURO-48-5 | 2026-10-22 | NUEVO | 2026-10-22 | 26.64 | -12.1
28229 - PIAZZA PPTO C | M-235 | Autonivelante 1/2" | Concreto | Muros torre 1 eje 13 al 10 entre B - G M - 76, M - 21, M - 29, M - 77, M - 33, M - 32, M - 66, M - 28, M - 74, - M - 20, M - 72, M - 71 y muros no estructurales | 2026-08-27 | 2026-09-01 | 2026-09-02 | 5 | 41.4 | 28.3 | 68.4 | MURO | 48 | MURO-48-5 | 2026-10-22 | NUEVO | 2026-10-22 | 26.64 | -13.1
28229 - PIAZZA PPTO C | M-238 | Autonivelante 1/2" | Concreto | Muros torre 1 eje 13 al 10 entre A - G M-75, M-04, M-70, M-06, M-69, M-65, M-11, M-12, M-13, M-19, M-67, M-60 y muros no estructurales | 2026-08-31 | 2026-09-28 | 2026-09-29 | 28 | 41.4 | 79.8 | 192.8 | MURO | 48 | MURO-48-28 | 2026-10-22 | NUEVO | 2026-10-22 | 48 | 38.4
28229 - PIAZZA PPTO C | M-238 | Autonivelante 1/2" | Concreto | Muros torre 1 eje 13 al 10 entre A - G M-75, M-04, M-70, M-06, M-69, M-65, M-11, M-12, M-13, M-19, M-67, M-60 y muros no estructurales | 2026-08-31 | 2026-09-28 | 2026-09-29 | 28 | 41.4 | 77.7 | 187.7 | MURO | 48 | MURO-48-28 | 2026-10-22 | NUEVO | 2026-10-22 | 48 | 36.3
28229 - PIAZZA PPTO C | M-238 | Autonivelante 1/2" | Concreto | Muros torre 1 eje 13 al 10 entre A - G M-75, M-04, M-70, M-06, M-69, M-65, M-11, M-12, M-13, M-19, M-67, M-60 y muros no estructurales | 2026-08-31 | 2026-09-28 | 2026-09-29 | 28 | 41.4 | 80.2 | 193.7 | MURO | 48 | MURO-48-28 | 2026-10-22 | NUEVO | 2026-10-22 | 48 | 38.8
28229 - PIAZZA PPTO C | M-238 | Autonivelante 1/2" | Concreto | Muros torre 1 eje 13 al 10 entre A - G M-75, M-04, M-70, M-06, M-69, M-65, M-11, M-12, M-13, M-19, M-67, M-60 y muros no estructurales | 2026-08-31 | 2026-09-14 | 2026-09-16 | 14 | 41.4 | 68.6 | 165.7 | MURO | 48 | MURO-48-14 | 2026-10-22 | NUEVO | 2026-10-22 | 37.12 | 27.2
28229 - PIAZZA PPTO C | M-238 | Autonivelante 1/2" | Concreto | Muros torre 1 eje 13 al 10 entre A - G M-75, M-04, M-70, M-06, M-69, M-65, M-11, M-12, M-13, M-19, M-67, M-60 y muros no estructurales | 2026-08-31 | 2026-09-14 | 2026-09-16 | 14 | 41.4 | 69.9 | 168.8 | MURO | 48 | MURO-48-14 | 2026-10-22 | NUEVO | 2026-10-22 | 37.12 | 28.5
28229 - PIAZZA PPTO C | M-238 | Autonivelante 1/2" | Concreto | Muros torre 1 eje 13 al 10 entre A - G M-75, M-04, M-70, M-06, M-69, M-65, M-11, M-12, M-13, M-19, M-67, M-60 y muros no estructurales | 2026-08-31 | 2026-09-03 | 2026-09-09 | 3 | 41.4 | 49.9 | 120.5 | MURO | 48 | MURO-48-3 | 2026-10-22 | NUEVO | 2026-10-22 | 21.6 | 8.5
28229 - PIAZZA PPTO C | M-238 | Autonivelante 1/2" | Concreto | Muros torre 1 eje 13 al 10 entre A - G M-75, M-04, M-70, M-06, M-69, M-65, M-11, M-12, M-13, M-19, M-67, M-60 y muros no estructurales | 2026-08-31 | 2026-09-03 | 2026-09-09 | 3 | 41.4 | 50.6 | 122.2 | MURO | 48 | MURO-48-3 | 2026-10-22 | NUEVO | 2026-10-22 | 21.6 | 9.2
28229 - PIAZZA PPTO C | M-241 | No especificado | Concreto | Muros torre 1 eje 8 al 6 entre A - G, M-62, M-60, M-03, M-59, M-10, M-58, M-17, M-26, - M-37, M-61, M-37A, M-64, M-63, M-31, M-27 y muros no estructurales | 2026-09-02 | 2026-09-30 | 2026-10-01 | 28 | 41.4 | 76.6 | 185 | MURO | 48 | MURO-48-28 | 2026-10-22 | NUEVO | 2026-10-22 | 48 | 35.2
28229 - PIAZZA PPTO C | M-241 | No especificado | Concreto | Muros torre 1 eje 8 al 6 entre A - G, M-62, M-60, M-03, M-59, M-10, M-58, M-17, M-26, - M-37, M-61, M-37A, M-64, M-63, M-31, M-27 y muros no estructurales | 2026-09-02 | 2026-09-30 | 2026-10-01 | 28 | 41.4 | 74.3 | 179.5 | MURO | 48 | MURO-48-28 | 2026-10-22 | NUEVO | 2026-10-22 | 48 | 32.9
28229 - PIAZZA PPTO C | M-241 | No especificado | Concreto | Muros torre 1 eje 8 al 6 entre A - G, M-62, M-60, M-03, M-59, M-10, M-58, M-17, M-26, - M-37, M-61, M-37A, M-64, M-63, M-31, M-27 y muros no estructurales | 2026-09-02 | 2026-09-30 | 2026-10-01 | 28 | 41.4 | 76.4 | 184.5 | MURO | 48 | MURO-48-28 | 2026-10-22 | NUEVO | 2026-10-22 | 48 | 35
28229 - PIAZZA PPTO C | M-241 | No especificado | Concreto | Muros torre 1 eje 8 al 6 entre A - G, M-62, M-60, M-03, M-59, M-10, M-58, M-17, M-26, - M-37, M-61, M-37A, M-64, M-63, M-31, M-27 y muros no estructurales | 2026-09-02 | 2026-09-16 | 2026-09-16 | 14 | 41.4 | 62 | 149.8 | MURO | 48 | MURO-48-14 | 2026-10-22 | NUEVO | 2026-10-22 | 37.12 | 20.6
28229 - PIAZZA PPTO C | M-241 | No especificado | Concreto | Muros torre 1 eje 8 al 6 entre A - G, M-62, M-60, M-03, M-59, M-10, M-58, M-17, M-26, - M-37, M-61, M-37A, M-64, M-63, M-31, M-27 y muros no estructurales | 2026-09-02 | 2026-09-16 | 2026-09-16 | 14 | 41.4 | 63 | 152.2 | MURO | 48 | MURO-48-14 | 2026-10-22 | NUEVO | 2026-10-22 | 37.12 | 21.6
28229 - PIAZZA PPTO C | M-241 | No especificado | Concreto | Muros torre 1 eje 8 al 6 entre A - G, M-62, M-60, M-03, M-59, M-10, M-58, M-17, M-26, - M-37, M-61, M-37A, M-64, M-63, M-31, M-27 y muros no estructurales | 2026-09-02 | 2026-09-09 | 2026-09-11 | 7 | 41.4 | 51.1 | 123.4 | MURO | 48 | MURO-48-7 | 2026-10-22 | NUEVO | 2026-10-22 | 31.68 | 9.7
28229 - PIAZZA PPTO C | M-241 | No especificado | Concreto | Muros torre 1 eje 8 al 6 entre A - G, M-62, M-60, M-03, M-59, M-10, M-58, M-17, M-26, - M-37, M-61, M-37A, M-64, M-63, M-31, M-27 y muros no estructurales | 2026-09-02 | 2026-09-09 | 2026-09-11 | 7 | 41.4 | 51.9 | 125.4 | MURO | 48 | MURO-48-7 | 2026-10-22 | NUEVO | 2026-10-22 | 31.68 | 10.5
28229 - PIAZZA PPTO C | M-241 | No especificado | Concreto | Muros torre 1 eje 8 al 6 entre A - G, M-62, M-60, M-03, M-59, M-10, M-58, M-17, M-26, - M-37, M-61, M-37A, M-64, M-63, M-31, M-27 y muros no estructurales | 2026-09-02 | 2026-09-05 | 2026-09-09 | 3 | 41.4 | 46.3 | 111.8 | MURO | 48 | MURO-48-3 | 2026-10-22 | NUEVO | 2026-10-22 | 21.6 | 4.9
28229 - PIAZZA PPTO C | M-241 | No especificado | Concreto | Muros torre 1 eje 8 al 6 entre A - G, M-62, M-60, M-03, M-59, M-10, M-58, M-17, M-26, - M-37, M-61, M-37A, M-64, M-63, M-31, M-27 y muros no estructurales | 2026-09-02 | 2026-09-05 | 2026-09-09 | 3 | 41.4 | 49.1 | 118.6 | MURO | 48 | MURO-48-3 | 2026-10-22 | NUEVO | 2026-10-22 | 21.6 | 7.7
28229 - PIAZZA PPTO C | M-244 | Autocompactante 1/2" | Concreto | Muros torre 1 ejes 5 al 1 entre A - C M-56, M-16, M-09, M-52, M-02, M-51, M-48, M-49, M-05, M-08, M-15, M-46 y muros no estructurales | 2026-09-04 | 2026-10-02 | 2026-10-02 | 28 | 41.4 | 65.8 | 158.9 | MURO | 48 | MURO-48-28 | 2026-10-22 | NUEVO | 2026-10-22 | 48 | 24.4
28229 - PIAZZA PPTO C | M-244 | Autocompactante 1/2" | Concreto | Muros torre 1 ejes 5 al 1 entre A - C M-56, M-16, M-09, M-52, M-02, M-51, M-48, M-49, M-05, M-08, M-15, M-46 y muros no estructurales | 2026-09-04 | 2026-10-02 | 2026-10-02 | 28 | 41.4 | 64.6 | 156 | MURO | 48 | MURO-48-28 | 2026-10-22 | NUEVO | 2026-10-22 | 48 | 23.2
28229 - PIAZZA PPTO C | M-244 | Autocompactante 1/2" | Concreto | Muros torre 1 ejes 5 al 1 entre A - C M-56, M-16, M-09, M-52, M-02, M-51, M-48, M-49, M-05, M-08, M-15, M-46 y muros no estructurales | 2026-09-04 | 2026-10-02 | 2026-10-02 | 28 | 41.4 | 65.1 | 157.2 | MURO | 48 | MURO-48-28 | 2026-10-22 | NUEVO | 2026-10-22 | 48 | 23.7
28229 - PIAZZA PPTO C | M-244 | Autocompactante 1/2" | Concreto | Muros torre 1 ejes 5 al 1 entre A - C M-56, M-16, M-09, M-52, M-02, M-51, M-48, M-49, M-05, M-08, M-15, M-46 y muros no estructurales | 2026-09-04 | 2026-09-18 | 2026-09-18 | 14 | 41.4 | 55 | 132.9 | MURO | 48 | MURO-48-14 | 2026-10-22 | NUEVO | 2026-10-22 | 37.12 | 13.6
28229 - PIAZZA PPTO C | M-244 | Autocompactante 1/2" | Concreto | Muros torre 1 ejes 5 al 1 entre A - C M-56, M-16, M-09, M-52, M-02, M-51, M-48, M-49, M-05, M-08, M-15, M-46 y muros no estructurales | 2026-09-04 | 2026-09-18 | 2026-09-18 | 14 | 41.4 | 53.9 | 130.2 | MURO | 48 | MURO-48-14 | 2026-10-22 | NUEVO | 2026-10-22 | 37.12 | 12.5
28229 - PIAZZA PPTO C | M-244 | Autocompactante 1/2" | Concreto | Muros torre 1 ejes 5 al 1 entre A - C M-56, M-16, M-09, M-52, M-02, M-51, M-48, M-49, M-05, M-08, M-15, M-46 y muros no estructurales | 2026-09-04 | 2026-09-11 | 2026-09-14 | 7 | 41.4 | 44.4 | 107.2 | MURO | 48 | MURO-48-7 | 2026-10-22 | NUEVO | 2026-10-22 | 31.68 | 3
28229 - PIAZZA PPTO C | M-244 | Autocompactante 1/2" | Concreto | Muros torre 1 ejes 5 al 1 entre A - C M-56, M-16, M-09, M-52, M-02, M-51, M-48, M-49, M-05, M-08, M-15, M-46 y muros no estructurales | 2026-09-04 | 2026-09-11 | 2026-09-14 | 7 | 41.4 | 44.9 | 108.5 | MURO | 48 | MURO-48-7 | 2026-10-22 | NUEVO | 2026-10-22 | 31.68 | 3.5
28229 - PIAZZA PPTO C | M-244 | Autocompactante 1/2" | Concreto | Muros torre 1 ejes 5 al 1 entre A - C M-56, M-16, M-09, M-52, M-02, M-51, M-48, M-49, M-05, M-08, M-15, M-46 y muros no estructurales | 2026-09-04 | 2026-09-08 | 2026-09-11 | 4 | 41.4 | 35.3 | 85.3 | MURO | 48 | MURO-48-4 | 2026-10-22 | NUEVO | 2026-10-22 | 24.12 | -6.1
28229 - PIAZZA PPTO C | M-244 | Autocompactante 1/2" | Concreto | Muros torre 1 ejes 5 al 1 entre A - C M-56, M-16, M-09, M-52, M-02, M-51, M-48, M-49, M-05, M-08, M-15, M-46 y muros no estructurales | 2026-09-04 | 2026-09-08 | 2026-09-11 | 4 | 41.4 | 35.8 | 86.5 | MURO | 48 | MURO-48-4 | 2026-10-22 | NUEVO | 2026-10-22 | 24.12 | -5.6
28229 - PIAZZA PPTO C | M-249 | Autocompactante 1/2" | Concreto | Muros torre 1 eje 8 al 1 entre A - G, M-40, M-57, M-36, M-25, M-55, M-35, M-39, M-54, M-30, M-24, M-53, M-14, M-07, M-41, M-01 y muros no estructurales | 2026-09-08 | 2026-10-06 | 2026-10-06 | 28 | 41.4 | 63.3 | 152.9 | MURO | 48 | MURO-48-28 | 2026-10-22 | NUEVO | 2026-10-22 | 48 | 21.9
28229 - PIAZZA PPTO C | M-249 | Autocompactante 1/2" | Concreto | Muros torre 1 eje 8 al 1 entre A - G, M-40, M-57, M-36, M-25, M-55, M-35, M-39, M-54, M-30, M-24, M-53, M-14, M-07, M-41, M-01 y muros no estructurales | 2026-09-08 | 2026-10-06 | 2026-10-06 | 28 | 41.4 | 63 | 152.2 | MURO | 48 | MURO-48-28 | 2026-10-22 | NUEVO | 2026-10-22 | 48 | 21.6
28229 - PIAZZA PPTO C | M-249 | Autocompactante 1/2" | Concreto | Muros torre 1 eje 8 al 1 entre A - G, M-40, M-57, M-36, M-25, M-55, M-35, M-39, M-54, M-30, M-24, M-53, M-14, M-07, M-41, M-01 y muros no estructurales | 2026-09-08 | 2026-10-06 | 2026-10-06 | 28 | 41.4 | 63.4 | 153.1 | MURO | 48 | MURO-48-28 | 2026-10-22 | NUEVO | 2026-10-22 | 48 | 22
28229 - PIAZZA PPTO C | M-249 | Autocompactante 1/2" | Concreto | Muros torre 1 eje 8 al 1 entre A - G, M-40, M-57, M-36, M-25, M-55, M-35, M-39, M-54, M-30, M-24, M-53, M-14, M-07, M-41, M-01 y muros no estructurales | 2026-09-08 | 2026-09-22 | 2026-09-22 | 14 | 41.4 | 52.7 | 127.3 | MURO | 48 | MURO-48-14 | 2026-10-22 | NUEVO | 2026-10-22 | 37.12 | 11.3
28229 - PIAZZA PPTO C | M-249 | Autocompactante 1/2" | Concreto | Muros torre 1 eje 8 al 1 entre A - G, M-40, M-57, M-36, M-25, M-55, M-35, M-39, M-54, M-30, M-24, M-53, M-14, M-07, M-41, M-01 y muros no estructurales | 2026-09-08 | 2026-09-22 | 2026-09-22 | 14 | 41.4 | 53.3 | 128.7 | MURO | 48 | MURO-48-14 | 2026-10-22 | NUEVO | 2026-10-22 | 37.12 | 11.9
28229 - PIAZZA PPTO C | M-249 | Autocompactante 1/2" | Concreto | Muros torre 1 eje 8 al 1 entre A - G, M-40, M-57, M-36, M-25, M-55, M-35, M-39, M-54, M-30, M-24, M-53, M-14, M-07, M-41, M-01 y muros no estructurales | 2026-09-08 | 2026-09-15 | 2026-09-16 | 7 | 41.4 | 47 | 113.5 | MURO | 48 | MURO-48-7 | 2026-10-22 | NUEVO | 2026-10-22 | 31.68 | 5.6
28229 - PIAZZA PPTO C | M-249 | Autocompactante 1/2" | Concreto | Muros torre 1 eje 8 al 1 entre A - G, M-40, M-57, M-36, M-25, M-55, M-35, M-39, M-54, M-30, M-24, M-53, M-14, M-07, M-41, M-01 y muros no estructurales | 2026-09-08 | 2026-09-15 | 2026-09-16 | 7 | 41.4 | 47.8 | 115.5 | MURO | 48 | MURO-48-7 | 2026-10-22 | NUEVO | 2026-10-22 | 31.68 | 6.4
28229 - PIAZZA PPTO C | M-249 | Autocompactante 1/2" | Concreto | Muros torre 1 eje 8 al 1 entre A - G, M-40, M-57, M-36, M-25, M-55, M-35, M-39, M-54, M-30, M-24, M-53, M-14, M-07, M-41, M-01 y muros no estructurales | 2026-09-08 | 2026-09-11 | 2026-09-14 | 3 | 41.4 | 42.1 | 101.7 | MURO | 48 | MURO-48-3 | 2026-10-22 | NUEVO | 2026-10-22 | 21.6 | 0.7
28229 - PIAZZA PPTO C | M-249 | Autocompactante 1/2" | Concreto | Muros torre 1 eje 8 al 1 entre A - G, M-40, M-57, M-36, M-25, M-55, M-35, M-39, M-54, M-30, M-24, M-53, M-14, M-07, M-41, M-01 y muros no estructurales | 2026-09-08 | 2026-09-11 | 2026-09-14 | 3 | 41.4 | 42.7 | 103.1 | MURO | 48 | MURO-48-3 | 2026-10-22 | NUEVO | 2026-10-22 | 21.6 | 1.3
28229 - PIAZZA PPTO C | M-276 | Autocompactante 1/2" | Concreto | Muros torre 1 eje 3 al 1 entre D-G apt 204 y eje 2 al 4 entre A-C apt 201 | 2026-09-28 | 2026-10-12 | 2026-10-13 | 14 | 41.4 | 66.2 | 159.9 | MURO | 48 | MURO-48-14 | 2026-10-22 | NUEVO | 2026-10-22 | 37.12 | 24.8
28229 - PIAZZA PPTO C | M-276 | Autocompactante 1/2" | Concreto | Muros torre 1 eje 3 al 1 entre D-G apt 204 y eje 2 al 4 entre A-C apt 201 | 2026-09-28 | 2026-10-12 | 2026-10-13 | 14 | 41.4 | 65.3 | 157.7 | MURO | 48 | MURO-48-14 | 2026-10-22 | NUEVO | 2026-10-22 | 37.12 | 23.9
28229 - PIAZZA PPTO C | M-276 | Autocompactante 1/2" | Concreto | Muros torre 1 eje 3 al 1 entre D-G apt 204 y eje 2 al 4 entre A-C apt 201 | 2026-09-28 | 2026-10-05 | 2026-10-06 | 7 | 41.4 | 54.4 | 131.4 | MURO | 48 | MURO-48-7 | 2026-10-22 | NUEVO | 2026-10-22 | 31.68 | 13
28229 - PIAZZA PPTO C | M-276 | Autocompactante 1/2" | Concreto | Muros torre 1 eje 3 al 1 entre D-G apt 204 y eje 2 al 4 entre A-C apt 201 | 2026-09-28 | 2026-10-05 | 2026-10-06 | 7 | 41.4 | 55.1 | 133.1 | MURO | 48 | MURO-48-7 | 2026-10-22 | NUEVO | 2026-10-22 | 31.68 | 13.7
28229 - PIAZZA PPTO C | M-276 | Autocompactante 1/2" | Concreto | Muros torre 1 eje 3 al 1 entre D-G apt 204 y eje 2 al 4 entre A-C apt 201 | 2026-09-28 | 2026-10-01 | 2026-10-06 | 3 | 41.4 | 45.8 | 110.6 | MURO | 48 | MURO-48-3 | 2026-10-22 | NUEVO | 2026-10-22 | 21.6 | 4.4
28229 - PIAZZA PPTO C | M-276 | Autocompactante 1/2" | Concreto | Muros torre 1 eje 3 al 1 entre D-G apt 204 y eje 2 al 4 entre A-C apt 201 | 2026-09-28 | 2026-10-01 | 2026-10-06 | 3 | 41.4 | 45.4 | 109.7 | MURO | 48 | MURO-48-3 | 2026-10-22 | NUEVO | 2026-10-22 | 21.6 | 4
28229 - PIAZZA PPTO C | M-278 | Autocompactante 1/2" | Concreto | Complete de muros del apt 204 torre 1 eje 3 al 1 entre A-C | 2026-09-29 | 2026-10-13 | 2026-10-13 | 14 | 41.4 | 45.9 | 110.9 | MURO | 48 | MURO-48-14 | 2026-10-22 | NUEVO | 2026-10-22 | 37.12 | 4.5
28229 - PIAZZA PPTO C | M-278 | Autocompactante 1/2" | Concreto | Complete de muros del apt 204 torre 1 eje 3 al 1 entre A-C | 2026-09-29 | 2026-10-13 | 2026-10-13 | 14 | 41.4 | 44.9 | 108.5 | MURO | 48 | MURO-48-14 | 2026-10-22 | NUEVO | 2026-10-22 | 37.12 | 3.5
28229 - PIAZZA PPTO C | M-278 | Autocompactante 1/2" | Concreto | Complete de muros del apt 204 torre 1 eje 3 al 1 entre A-C | 2026-09-29 | 2026-10-06 | 2026-10-08 | 7 | 41.4 | 40.1 | 96.9 | MURO | 48 | MURO-48-7 | 2026-10-22 | NUEVO | 2026-10-22 | 31.68 | -1.3
28229 - PIAZZA PPTO C | M-278 | Autocompactante 1/2" | Concreto | Complete de muros del apt 204 torre 1 eje 3 al 1 entre A-C | 2026-09-29 | 2026-10-06 | 2026-10-08 | 7 | 41.4 | 39.6 | 95.7 | MURO | 48 | MURO-48-7 | 2026-10-22 | NUEVO | 2026-10-22 | 31.68 | -1.8
28229 - PIAZZA PPTO C | M-278 | Autocompactante 1/2" | Concreto | Complete de muros del apt 204 torre 1 eje 3 al 1 entre A-C | 2026-09-29 | 2026-10-02 | 2026-10-06 | 3 | 41.4 | 28.5 | 68.8 | MURO | 48 | MURO-48-3 | 2026-10-22 | NUEVO | 2026-10-22 | 21.6 | -12.9
28229 - PIAZZA PPTO C | M-278 | Autocompactante 1/2" | Concreto | Complete de muros del apt 204 torre 1 eje 3 al 1 entre A-C | 2026-09-29 | 2026-10-02 | 2026-10-06 | 3 | 41.4 | 28.1 | 67.9 | MURO | 48 | MURO-48-3 | 2026-10-22 | NUEVO | 2026-10-22 | 21.6 | -13.3
28229 - PIAZZA PPTO C | M-290 | Autocompactante 1/2" | Concreto | Muros torre 1 eje 5 al 7 entre A-G apt. 303 y 305 | 2026-10-03 | 2026-10-17 | 2026-10-19 | 14 | 41.4 | 53.3 | 128.7 | MURO | 48 | MURO-48-14 | 2026-10-22 | NUEVO | 2026-10-22 | 37.12 | 11.9
28229 - PIAZZA PPTO C | M-290 | Autocompactante 1/2" | Concreto | Muros torre 1 eje 5 al 7 entre A-G apt. 303 y 305 | 2026-10-03 | 2026-10-17 | 2026-10-19 | 14 | 41.4 | 54.6 | 131.9 | MURO | 48 | MURO-48-14 | 2026-10-22 | NUEVO | 2026-10-22 | 37.12 | 13.2
28229 - PIAZZA PPTO C | M-290 | Autocompactante 1/2" | Concreto | Muros torre 1 eje 5 al 7 entre A-G apt. 303 y 305 | 2026-10-03 | 2026-10-10 | 2026-10-13 | 7 | 41.4 | 44.9 | 108.5 | MURO | 48 | MURO-48-7 | 2026-10-22 | NUEVO | 2026-10-22 | 31.68 | 3.5
28229 - PIAZZA PPTO C | M-290 | Autocompactante 1/2" | Concreto | Muros torre 1 eje 5 al 7 entre A-G apt. 303 y 305 | 2026-10-03 | 2026-10-10 | 2026-10-13 | 7 | 41.4 | 44.6 | 107.7 | MURO | 48 | MURO-48-7 | 2026-10-22 | NUEVO | 2026-10-22 | 31.68 | 3.2
28229 - PIAZZA PPTO C | M-290 | Autocompactante 1/2" | Concreto | Muros torre 1 eje 5 al 7 entre A-G apt. 303 y 305 | 2026-10-03 | 2026-10-06 | 2026-10-08 | 3 | 41.4 | 37.2 | 89.9 | MURO | 48 | MURO-48-3 | 2026-10-22 | NUEVO | 2026-10-22 | 21.6 | -4.2
28229 - PIAZZA PPTO C | M-290 | Autocompactante 1/2" | Concreto | Muros torre 1 eje 5 al 7 entre A-G apt. 303 y 305 | 2026-10-03 | 2026-10-06 | 2026-10-08 | 3 | 41.4 | 36.4 | 87.9 | MURO | 48 | MURO-48-3 | 2026-10-22 | NUEVO | 2026-10-22 | 21.6 | -5
28229 - PIAZZA PPTO C | M-295 | Outinord IND 1/2" | Concreto | Vigas de cimentación eje 1 al 7 entre H-D y placa eje 7 al 13 entre A-D cuarto de depositos | 2026-10-07 | 2026-10-21 | 2026-10-21 | 14 | 34.5 | 50.9 | 147.5 | PLACA | 41 | PLACA-41-14 | 2026-10-22 | NUEVO | 2026-10-22 | 31.71 | 16.4
28229 - PIAZZA PPTO C | M-295 | Outinord IND 1/2" | Concreto | Vigas de cimentación eje 1 al 7 entre H-D y placa eje 7 al 13 entre A-D cuarto de depositos | 2026-10-07 | 2026-10-21 | 2026-10-21 | 14 | 34.5 | 50.1 | 145.2 | PLACA | 41 | PLACA-41-14 | 2026-10-22 | NUEVO | 2026-10-22 | 31.71 | 15.6
28229 - PIAZZA PPTO C | M-295 | Outinord IND 1/2" | Concreto | Vigas de cimentación eje 1 al 7 entre H-D y placa eje 7 al 13 entre A-D cuarto de depositos | 2026-10-07 | 2026-10-14 | 2026-10-15 | 7 | 34.5 | 42.7 | 123.8 | PLACA | 41 | PLACA-41-7 | 2026-10-22 | NUEVO | 2026-10-22 | 27.06 | 8.2
28229 - PIAZZA PPTO C | M-295 | Outinord IND 1/2" | Concreto | Vigas de cimentación eje 1 al 7 entre H-D y placa eje 7 al 13 entre A-D cuarto de depositos | 2026-10-07 | 2026-10-14 | 2026-10-15 | 7 | 34.5 | 42.3 | 122.6 | PLACA | 41 | PLACA-41-7 | 2026-10-22 | NUEVO | 2026-10-22 | 27.06 | 7.8
28229 - PIAZZA PPTO C | M-295 | Outinord IND 1/2" | Concreto | Vigas de cimentación eje 1 al 7 entre H-D y placa eje 7 al 13 entre A-D cuarto de depositos | 2026-10-07 | 2026-10-13 | 2026-10-15 | 6 | 34.5 | 39.4 | 114.2 | PLACA | 41 | PLACA-41-6 | 2026-10-22 | NUEVO | 2026-10-22 | 24.91 | 4.9
28229 - PIAZZA PPTO C | M-295 | Outinord IND 1/2" | Concreto | Vigas de cimentación eje 1 al 7 entre H-D y placa eje 7 al 13 entre A-D cuarto de depositos | 2026-10-07 | 2026-10-13 | 2026-10-15 | 6 | 34.5 | 39.1 | 113.3 | PLACA | 41 | PLACA-41-6 | 2026-10-22 | NUEVO | 2026-10-22 | 24.91 | 4.6
28229 - PIAZZA PPTO C | M-296 | Outinord IND 1/2" | Concreto | Vigas de cimentación eje 1 al 7 entre H-D y placa contrapiso eje 13 al 7 entre -AD cuarto de depositos | 2026-10-07 | 2026-10-21 | 2026-10-21 | 14 | 34.5 | 41 | 118.8 | PLACA | 41 | PLACA-41-14 | 2026-10-22 | NUEVO | 2026-10-22 | 31.71 | 6.5
28229 - PIAZZA PPTO C | M-296 | Outinord IND 1/2" | Concreto | Vigas de cimentación eje 1 al 7 entre H-D y placa contrapiso eje 13 al 7 entre -AD cuarto de depositos | 2026-10-07 | 2026-10-21 | 2026-10-21 | 14 | 34.5 | 40.6 | 117.7 | PLACA | 41 | PLACA-41-14 | 2026-10-22 | NUEVO | 2026-10-22 | 31.71 | 6.1
28229 - PIAZZA PPTO C | M-296 | Outinord IND 1/2" | Concreto | Vigas de cimentación eje 1 al 7 entre H-D y placa contrapiso eje 13 al 7 entre -AD cuarto de depositos | 2026-10-07 | 2026-10-14 | 2026-10-15 | 7 | 34.5 | 34.2 | 99.1 | PLACA | 41 | PLACA-41-7 | 2026-10-22 | NUEVO | 2026-10-22 | 27.06 | -0.3
28229 - PIAZZA PPTO C | M-296 | Outinord IND 1/2" | Concreto | Vigas de cimentación eje 1 al 7 entre H-D y placa contrapiso eje 13 al 7 entre -AD cuarto de depositos | 2026-10-07 | 2026-10-14 | 2026-10-15 | 7 | 34.5 | 33.8 | 98 | PLACA | 41 | PLACA-41-7 | 2026-10-22 | NUEVO | 2026-10-22 | 27.06 | -0.7
28229 - PIAZZA PPTO C | M-296 | Outinord IND 1/2" | Concreto | Vigas de cimentación eje 1 al 7 entre H-D y placa contrapiso eje 13 al 7 entre -AD cuarto de depositos | 2026-10-07 | 2026-10-13 | 2026-10-15 | 6 | 34.5 | 30.7 | 89 | PLACA | 41 | PLACA-41-6 | 2026-10-22 | NUEVO | 2026-10-22 | 24.91 | -3.8
28229 - PIAZZA PPTO C | M-296 | Outinord IND 1/2" | Concreto | Vigas de cimentación eje 1 al 7 entre H-D y placa contrapiso eje 13 al 7 entre -AD cuarto de depositos | 2026-10-07 | 2026-10-13 | 2026-10-15 | 6 | 34.5 | 30.6 | 88.7 | PLACA | 41 | PLACA-41-6 | 2026-10-22 | NUEVO | 2026-10-22 | 24.91 | -3.9
28229 - PIAZZA PPTO C | M-297 | Outinord IND 1/2" | Concreto | Vigas de cimentación eje 1 al 7 entre H-D y placa contrapiso eje 13 al 7 entre -AD cuarto de depositos | 2026-10-07 | 2026-10-21 | 2026-10-21 | 14 | 34.5 | 38.6 | 111.9 | PLACA | 41 | PLACA-41-14 | 2026-10-22 | NUEVO | 2026-10-22 | 31.71 | 4.1
28229 - PIAZZA PPTO C | M-297 | Outinord IND 1/2" | Concreto | Vigas de cimentación eje 1 al 7 entre H-D y placa contrapiso eje 13 al 7 entre -AD cuarto de depositos | 2026-10-07 | 2026-10-21 | 2026-10-21 | 14 | 34.5 | 37.8 | 109.6 | PLACA | 41 | PLACA-41-14 | 2026-10-22 | NUEVO | 2026-10-22 | 31.71 | 3.3
28229 - PIAZZA PPTO C | M-297 | Outinord IND 1/2" | Concreto | Vigas de cimentación eje 1 al 7 entre H-D y placa contrapiso eje 13 al 7 entre -AD cuarto de depositos | 2026-10-07 | 2026-10-14 | 2026-10-15 | 7 | 34.5 | 32 | 92.8 | PLACA | 41 | PLACA-41-7 | 2026-10-22 | NUEVO | 2026-10-22 | 27.06 | -2.5
28229 - PIAZZA PPTO C | M-297 | Outinord IND 1/2" | Concreto | Vigas de cimentación eje 1 al 7 entre H-D y placa contrapiso eje 13 al 7 entre -AD cuarto de depositos | 2026-10-07 | 2026-10-14 | 2026-10-15 | 7 | 34.5 | 31.5 | 91.3 | PLACA | 41 | PLACA-41-7 | 2026-10-22 | NUEVO | 2026-10-22 | 27.06 | -3
28229 - PIAZZA PPTO C | M-297 | Outinord IND 1/2" | Concreto | Vigas de cimentación eje 1 al 7 entre H-D y placa contrapiso eje 13 al 7 entre -AD cuarto de depositos | 2026-10-07 | 2026-10-13 | 2026-10-15 | 6 | 34.5 | 28.3 | 82 | PLACA | 41 | PLACA-41-6 | 2026-10-22 | NUEVO | 2026-10-22 | 24.91 | -6.2
28229 - PIAZZA PPTO C | M-297 | Outinord IND 1/2" | Concreto | Vigas de cimentación eje 1 al 7 entre H-D y placa contrapiso eje 13 al 7 entre -AD cuarto de depositos | 2026-10-07 | 2026-10-13 | 2026-10-15 | 6 | 34.5 | 27.8 | 80.6 | PLACA | 41 | PLACA-41-6 | 2026-10-22 | NUEVO | 2026-10-22 | 24.91 | -6.7
28229 - PIAZZA PPTO C | M-304 | 20044418 | Concreto | Muros torre 1 eje 10 al 13 entre A - G APT 403 y 404 | 2026-10-13 | 2026-10-20 | 2026-10-21 | 7 | 42 | 42.5 | 101.2 | MURO | 48 | MURO-48-7 | 2026-10-22 | NUEVO | 2026-10-22 | 31.68 | 0.5
28229 - PIAZZA PPTO C | M-304 | 20044418 | Concreto | Muros torre 1 eje 10 al 13 entre A - G APT 403 y 404 | 2026-10-13 | 2026-10-20 | 2026-10-21 | 7 | 42 | 42.1 | 100.2 | MURO | 48 | MURO-48-7 | 2026-10-22 | NUEVO | 2026-10-22 | 31.68 | 0.1
28229 - PIAZZA PPTO C | M-304 | 20044418 | Concreto | Muros torre 1 eje 10 al 13 entre A - G APT 403 y 404 | 2026-10-13 | 2026-10-16 | 2026-10-21 | 3 | 42 | 32.1 | 76.4 | MURO | 48 | MURO-48-3 | 2026-10-22 | NUEVO | 2026-10-22 | 21.6 | -9.9
28229 - PIAZZA PPTO C | M-304 | 20044418 | Concreto | Muros torre 1 eje 10 al 13 entre A - G APT 403 y 404 | 2026-10-13 | 2026-10-16 | 2026-10-21 | 3 | 42 | 31.8 | 75.7 | MURO | 48 | MURO-48-3 | 2026-10-22 | NUEVO | 2026-10-22 | 21.6 | -10.2
28229 - PIAZZA PPTO C | M-306 | 20070609 | Concreto | Semisótano tanque de agua potable eje D al A | 2026-10-14 | 2026-10-21 | 2026-10-22 | 7 | 28 | 30.7 | 109.6 | AUTOCOMPAC | 28 | AUTOCOMPAC-28-7 | 2026-10-22 | NUEVO | 2026-10-22 | 18.48 | 2.7
28229 - PIAZZA PPTO C | M-306 | 20070609 | Concreto | Semisótano tanque de agua potable eje D al A | 2026-10-14 | 2026-10-21 | 2026-10-22 | 7 | 28 | 30.5 | 108.9 | AUTOCOMPAC | 28 | AUTOCOMPAC-28-7 | 2026-10-22 | NUEVO | 2026-10-22 | 18.48 | 2.5
28229 - PIAZZA PPTO C | M-306 | 20070609 | Concreto | Semisótano tanque de agua potable eje D al A | 2026-10-14 | 2026-10-17 | 2026-10-21 | 3 | 28 | 22.7 | 81.1 | AUTOCOMPAC | 28 | AUTOCOMPAC-28-3 | 2026-10-22 | NUEVO | 2026-10-22 | 12.6 | -5.3
28229 - PIAZZA PPTO C | M-306 | 20070609 | Concreto | Semisótano tanque de agua potable eje D al A | 2026-10-14 | 2026-10-17 | 2026-10-21 | 3 | 28 | 23 | 82.1 | AUTOCOMPAC | 28 | AUTOCOMPAC-28-3 | 2026-10-22 | NUEVO | 2026-10-22 | 12.6 | -5
28229 - PIAZZA PPTO C | M-307 | 20070609 | Concreto | Semisótano tanque de agua potable eje D al A | 2026-10-14 | 2026-10-21 | 2026-10-22 | 7 | 28 | 26.5 | 94.6 | AUTOCOMPAC | 28 | AUTOCOMPAC-28-7 | 2026-10-22 | NUEVO | 2026-10-22 | 18.48 | -1.5
28229 - PIAZZA PPTO C | M-307 | 20070609 | Concreto | Semisótano tanque de agua potable eje D al A | 2026-10-14 | 2026-10-21 | 2026-10-22 | 7 | 28 | 26.2 | 93.6 | AUTOCOMPAC | 28 | AUTOCOMPAC-28-7 | 2026-10-22 | NUEVO | 2026-10-22 | 18.48 | -1.8
28229 - PIAZZA PPTO C | M-307 | 20070609 | Concreto | Semisótano tanque de agua potable eje D al A | 2026-10-14 | 2026-10-17 | 2026-10-21 | 3 | 28 | 19.8 | 70.7 | AUTOCOMPAC | 28 | AUTOCOMPAC-28-3 | 2026-10-22 | NUEVO | 2026-10-22 | 12.6 | -8.2
28229 - PIAZZA PPTO C | M-307 | 20070609 | Concreto | Semisótano tanque de agua potable eje D al A | 2026-10-14 | 2026-10-17 | 2026-10-21 | 3 | 28 | 19.4 | 69.3 | AUTOCOMPAC | 28 | AUTOCOMPAC-28-3 | 2026-10-22 | NUEVO | 2026-10-22 | 12.6 | -8.6
28229 - PIAZZA PPTO C | M-308 | 20044418 | Concreto | Muros torre 1 eje 6 al 10 entre D - G apt 403 y eje 8 al 10 entre A - D | 2026-10-14 | 2026-10-21 | 2026-10-22 | 7 | 42 | 48.2 | 114.8 | MURO | 48 | MURO-48-7 | 2026-10-22 | NUEVO | 2026-10-22 | 31.68 | 6.2
28229 - PIAZZA PPTO C | M-308 | 20044418 | Concreto | Muros torre 1 eje 6 al 10 entre D - G apt 403 y eje 8 al 10 entre A - D | 2026-10-14 | 2026-10-21 | 2026-10-22 | 7 | 42 | 47.7 | 113.6 | MURO | 48 | MURO-48-7 | 2026-10-22 | NUEVO | 2026-10-22 | 31.68 | 5.7
28229 - PIAZZA PPTO C | M-308 | 20044418 | Concreto | Muros torre 1 eje 6 al 10 entre D - G apt 403 y eje 8 al 10 entre A - D | 2026-10-14 | 2026-10-17 | 2026-10-21 | 3 | 42 | 38.3 | 91.2 | MURO | 48 | MURO-48-3 | 2026-10-22 | NUEVO | 2026-10-22 | 21.6 | -3.7
28229 - PIAZZA PPTO C | M-308 | 20044418 | Concreto | Muros torre 1 eje 6 al 10 entre D - G apt 403 y eje 8 al 10 entre A - D | 2026-10-14 | 2026-10-17 | 2026-10-21 | 3 | 42 | 38 | 90.5 | MURO | 48 | MURO-48-3 | 2026-10-22 | NUEVO | 2026-10-22 | 21.6 | -4
28229 - PIAZZA PPTO C | M-310 | Autocompactante | Concreto | Muros torre 1 eje 6 al 4 entre A - C apt 406 | 2026-10-15 | 2026-10-22 | 2026-10-22 | 7 | 42 | 47.1 | 112.1 | MURO | 48 | MURO-48-7 | 2026-10-22 | NUEVO | 2026-10-22 | 31.68 | 5.1
28229 - PIAZZA PPTO C | M-310 | Autocompactante | Concreto | Muros torre 1 eje 6 al 4 entre A - C apt 406 | 2026-10-15 | 2026-10-22 | 2026-10-22 | 7 | 42 | 47.9 | 114 | MURO | 48 | MURO-48-7 | 2026-10-22 | NUEVO | 2026-10-22 | 31.68 | 5.9
28229 - PIAZZA PPTO C | M-310 | Autocompactante | Concreto | Muros torre 1 eje 6 al 4 entre A - C apt 406 | 2026-10-15 | 2026-10-20 | 2026-10-22 | 5 | 42 | 46.5 | 110.7 | MURO | 48 | MURO-48-5 | 2026-10-22 | NUEVO | 2026-10-22 | 26.64 | 4.5
28229 - PIAZZA PPTO C | M-310 | Autocompactante | Concreto | Muros torre 1 eje 6 al 4 entre A - C apt 406 | 2026-10-15 | 2026-10-20 | 2026-10-22 | 5 | 42 | 45.6 | 108.6 | MURO | 48 | MURO-48-5 | 2026-10-22 | NUEVO | 2026-10-22 | 26.64 | 3.6
28229 - PIAZZA PPTO C | M-312 | Outinord IND 1" | Concreto | Escalera torre 1 E-1 y escalera E - 2 | 2026-10-16 | 2026-10-20 | 2026-10-22 | 4 | 35 | 28 | 80 | AUTOCOMPAC | 41 | AUTOCOMPAC-41-4 | 2026-10-22 | NUEVO | 2026-10-22 | 20.6 | -7
28229 - PIAZZA PPTO C | M-312 | Outinord IND 1" | Concreto | Escalera torre 1 E-1 y escalera E - 2 | 2026-10-16 | 2026-10-20 | 2026-10-22 | 4 | 35 | 27.2 | 77.7 | AUTOCOMPAC | 41 | AUTOCOMPAC-41-4 | 2026-10-22 | NUEVO | 2026-10-22 | 20.6 | -7.8
28229 - PIAZZA PPTO C | M-313 | Autocompactante | Concreto | Muros torre 1 eje 7 al 13 entre D - G apt 301 y apt 302 | 2026-10-16 | 2026-10-20 | 2026-10-22 | 4 | 42 | 42.2 | 100.5 | MURO | 48 | MURO-48-4 | 2026-10-22 | NUEVO | 2026-10-22 | 24.12 | 0.2
28229 - PIAZZA PPTO C | M-313 | Autocompactante | Concreto | Muros torre 1 eje 7 al 13 entre D - G apt 301 y apt 302 | 2026-10-16 | 2026-10-20 | 2026-10-22 | 4 | 42 | 41.8 | 99.5 | MURO | 48 | MURO-48-4 | 2026-10-22 | NUEVO | 2026-10-22 | 24.12 | -0.2
28229 - PIAZZA PPTO C | M-318 | Autocompactante | Concreto | Muros torre 1 eje 3 al 1 entre A - G complete de apartamentos 401 y 406 | 2026-10-17 | 2026-10-20 | 2026-10-22 | 3 | 42 | 27.6 | 65.7 | MURO | 48 | MURO-48-3 | 2026-10-22 | NUEVO | 2026-10-22 | 21.6 | -14.4
28229 - PIAZZA PPTO C | M-318 | Autocompactante | Concreto | Muros torre 1 eje 3 al 1 entre A - G complete de apartamentos 401 y 406 | 2026-10-17 | 2026-10-20 | 2026-10-22 | 3 | 42 | 26.2 | 62.4 | MURO | 48 | MURO-48-3 | 2026-10-22 | NUEVO | 2026-10-22 | 21.6 | -15.8
28229 - PIAZZA PPTO C | M-319 | Autocompactante | Concreto | Muros torre 2 eje 10 al 13 entre A - D cuarto de depositos piso 1 | 2026-10-19 | 2026-10-22 | 2026-10-22 | 3 | 42 | 33.3 | 79.3 | MURO | 48 | MURO-48-3 | 2026-10-22 | NUEVO | 2026-10-22 | 21.6 | -8.7
28229 - PIAZZA PPTO C | M-319 | Autocompactante | Concreto | Muros torre 2 eje 10 al 13 entre A - D cuarto de depositos piso 1 | 2026-10-19 | 2026-10-22 | 2026-10-22 | 3 | 42 | 32.9 | 78.3 | MURO | 48 | MURO-48-3 | 2026-10-22 | NUEVO | 2026-10-22 | 21.6 | -9.1
28229 - PIAZZA PPTO C | M-43 | TREMIE 1" | Concreto | Plazoleta pantalla tramo H-05 | 2026-04-15 | 2026-05-13 | 2026-05-13 | 28 | 27.6 | 38.4 | 139.1 | TREMIE | 28 | TREMIE-28-28 | 2026-10-22 | NUEVO | 2026-10-22 | 28 | 10.8
28229 - PIAZZA PPTO C | M-43 | TREMIE 1" | Concreto | Plazoleta pantalla tramo H-05 | 2026-04-15 | 2026-05-13 | 2026-05-13 | 28 | 27.6 | 38 | 137.7 | TREMIE | 28 | TREMIE-28-28 | 2026-10-22 | NUEVO | 2026-10-22 | 28 | 10.4
28229 - PIAZZA PPTO C | M-43 | TREMIE 1" | Concreto | Plazoleta pantalla tramo H-05 | 2026-04-15 | 2026-05-13 | 2026-05-13 | 28 | 27.6 | 38.1 | 138 | TREMIE | 28 | TREMIE-28-28 | 2026-10-22 | NUEVO | 2026-10-22 | 28 | 10.5
28229 - PIAZZA PPTO C | M-43 | TREMIE 1" | Concreto | Plazoleta pantalla tramo H-05 | 2026-04-15 | 2026-04-29 | 2026-04-29 | 14 | 27.6 | 32.1 | 116.3 | TREMIE | 28 | TREMIE-28-14 | 2026-10-22 | NUEVO | 2026-10-22 | 19.79 | 4.5
28229 - PIAZZA PPTO C | M-43 | TREMIE 1" | Concreto | Plazoleta pantalla tramo H-05 | 2026-04-15 | 2026-04-29 | 2026-04-29 | 14 | 27.6 | 31.9 | 115.6 | TREMIE | 28 | TREMIE-28-14 | 2026-10-22 | NUEVO | 2026-10-22 | 19.79 | 4.3
28229 - PIAZZA PPTO C | M-43 | TREMIE 1" | Concreto | Plazoleta pantalla tramo H-05 | 2026-04-15 | 2026-04-22 | 2026-04-22 | 7 | 27.6 | 26.4 | 95.7 | TREMIE | 28 | TREMIE-28-7 | 2026-10-22 | NUEVO | 2026-10-22 | 15.68 | -1.2
28229 - PIAZZA PPTO C | M-43 | TREMIE 1" | Concreto | Plazoleta pantalla tramo H-05 | 2026-04-15 | 2026-04-22 | 2026-04-22 | 7 | 27.6 | 26.2 | 94.9 | TREMIE | 28 | TREMIE-28-7 | 2026-10-22 | NUEVO | 2026-10-22 | 15.68 | -1.4
28229 - PIAZZA PPTO C | M-43 | TREMIE 1" | Concreto | Plazoleta pantalla tramo H-05 | 2026-04-15 | 2026-04-18 | 2026-04-21 | 3 | 27.6 | 23.5 | 85.1 | TREMIE | 28 | TREMIE-28-3 | 2026-10-22 | NUEVO | 2026-10-22 | 8.4 | -4.1
28229 - PIAZZA PPTO C | M-43 | TREMIE 1" | Concreto | Plazoleta pantalla tramo H-05 | 2026-04-15 | 2026-04-18 | 2026-04-21 | 3 | 27.6 | 23 | 83.3 | TREMIE | 28 | TREMIE-28-3 | 2026-10-22 | NUEVO | 2026-10-22 | 8.4 | -4.6
28229 - PIAZZA PPTO C | M-46 | Tremie 1" | Concreto | Plazoleta barrote # B-143 | 2026-04-16 | 2026-05-14 | 2026-05-14 | 28 | 27.6 | 28.3 | 102.5 | OTRO | 28 | OTRO-28-28 | 2026-10-22 | NUEVO | 2026-10-22 |  | 0.7
28229 - PIAZZA PPTO C | M-46 | Tremie 1" | Concreto | Plazoleta barrote # B-143 | 2026-04-16 | 2026-05-14 | 2026-05-14 | 28 | 27.6 | 27.6 | 100 | OTRO | 28 | OTRO-28-28 | 2026-10-22 | NUEVO | 2026-10-22 |  | 0
28229 - PIAZZA PPTO C | M-46 | Tremie 1" | Concreto | Plazoleta barrote # B-143 | 2026-04-16 | 2026-05-14 | 2026-05-14 | 28 | 27.6 | 27.9 | 101.1 | OTRO | 28 | OTRO-28-28 | 2026-10-22 | NUEVO | 2026-10-22 |  | 0.3
28229 - PIAZZA PPTO C | M-46 | Tremie 1" | Concreto | Plazoleta barrote # B-143 | 2026-04-16 | 2026-04-30 | 2026-04-30 | 14 | 27.6 | 23.2 | 84.1 | OTRO | 28 | OTRO-28-14 | 2026-10-22 | NUEVO | 2026-10-22 |  | -4.4
28229 - PIAZZA PPTO C | M-46 | Tremie 1" | Concreto | Plazoleta barrote # B-143 | 2026-04-16 | 2026-04-30 | 2026-04-30 | 14 | 27.6 | 23 | 83.3 | OTRO | 28 | OTRO-28-14 | 2026-10-22 | NUEVO | 2026-10-22 |  | -4.6
28229 - PIAZZA PPTO C | M-46 | Tremie 1" | Concreto | Plazoleta barrote # B-143 | 2026-04-16 | 2026-04-23 | 2026-04-23 | 7 | 27.6 | 20.1 | 72.8 | OTRO | 28 | OTRO-28-7 | 2026-10-22 | NUEVO | 2026-10-22 |  | -7.5
28229 - PIAZZA PPTO C | M-46 | Tremie 1" | Concreto | Plazoleta barrote # B-143 | 2026-04-16 | 2026-04-23 | 2026-04-23 | 7 | 27.6 | 20.3 | 73.6 | OTRO | 28 | OTRO-28-7 | 2026-10-22 | NUEVO | 2026-10-22 |  | -7.3
28229 - PIAZZA PPTO C | M-46 | Tremie 1" | Concreto | Plazoleta barrote # B-143 | 2026-04-16 | 2026-04-19 | 2026-04-21 | 3 | 27.6 | 17.1 | 62 | OTRO | 28 | OTRO-28-3 | 2026-10-22 | NUEVO | 2026-10-22 |  | -10.5
28229 - PIAZZA PPTO C | M-46 | Tremie 1" | Concreto | Plazoleta barrote # B-143 | 2026-04-16 | 2026-04-19 | 2026-04-21 | 3 | 27.6 | 16.8 | 60.9 | OTRO | 28 | OTRO-28-3 | 2026-10-22 | NUEVO | 2026-10-22 |  | -10.8
28229 - PIAZZA PPTO C | M-50 | Tremie 1" | Concreto | Plazoleta pantalla tramo H-06 | 2026-04-17 | 2026-06-12 | 2026-06-12 | 56 | 27.6 | 31.3 | 113.4 | TREMIE | 28 | TREMIE-28-56 | 2026-10-22 | NUEVO | 2026-10-22 | 28 | 3.7
28229 - PIAZZA PPTO C | M-50 | Tremie 1" | Concreto | Plazoleta pantalla tramo H-06 | 2026-04-17 | 2026-06-12 | 2026-06-12 | 56 | 27.6 | 30.9 | 112 | TREMIE | 28 | TREMIE-28-56 | 2026-10-22 | NUEVO | 2026-10-22 | 28 | 3.3
28229 - PIAZZA PPTO C | M-50 | Tremie 1" | Concreto | Plazoleta pantalla tramo H-06 | 2026-04-17 | 2026-06-12 | 2026-06-12 | 56 | 27.6 | 30.7 | 111.2 | TREMIE | 28 | TREMIE-28-56 | 2026-10-22 | NUEVO | 2026-10-22 | 28 | 3.1
28229 - PIAZZA PPTO C | M-68 | Tremie 1" | Concreto | Plazoleta pantalla tramo M-19 y barrete B-62 | 2026-04-24 | 2026-05-22 | 2026-05-22 | 28 | 27.6 | 32.2 | 116.7 | TREMIE | 28 | TREMIE-28-28 | 2026-10-22 | NUEVO | 2026-10-22 | 28 | 4.6
28229 - PIAZZA PPTO C | M-68 | Tremie 1" | Concreto | Plazoleta pantalla tramo M-19 y barrete B-62 | 2026-04-24 | 2026-05-22 | 2026-05-22 | 28 | 27.6 | 32.6 | 118.1 | TREMIE | 28 | TREMIE-28-28 | 2026-10-22 | NUEVO | 2026-10-22 | 28 | 5
28229 - PIAZZA PPTO C | M-68 | Tremie 1" | Concreto | Plazoleta pantalla tramo M-19 y barrete B-62 | 2026-04-24 | 2026-05-22 | 2026-05-22 | 28 | 27.6 | 31.6 | 114.5 | TREMIE | 28 | TREMIE-28-28 | 2026-10-22 | NUEVO | 2026-10-22 | 28 | 4
28229 - PIAZZA PPTO C | M-68 | Tremie 1" | Concreto | Plazoleta pantalla tramo M-19 y barrete B-62 | 2026-04-24 | 2026-05-08 | 2026-05-08 | 14 | 27.6 | 26.2 | 94.9 | TREMIE | 28 | TREMIE-28-14 | 2026-10-22 | NUEVO | 2026-10-22 | 19.79 | -1.4
28229 - PIAZZA PPTO C | M-68 | Tremie 1" | Concreto | Plazoleta pantalla tramo M-19 y barrete B-62 | 2026-04-24 | 2026-05-08 | 2026-05-08 | 14 | 27.6 | 25.8 | 93.5 | TREMIE | 28 | TREMIE-28-14 | 2026-10-22 | NUEVO | 2026-10-22 | 19.79 | -1.8
28229 - PIAZZA PPTO C | M-68 | Tremie 1" | Concreto | Plazoleta pantalla tramo M-19 y barrete B-62 | 2026-04-24 | 2026-05-01 | 2026-05-05 | 7 | 27.6 | 22.8 | 82.6 | TREMIE | 28 | TREMIE-28-7 | 2026-10-22 | NUEVO | 2026-10-22 | 15.68 | -4.8
28229 - PIAZZA PPTO C | M-68 | Tremie 1" | Concreto | Plazoleta pantalla tramo M-19 y barrete B-62 | 2026-04-24 | 2026-05-01 | 2026-05-05 | 7 | 27.6 | 22.7 | 82.2 | TREMIE | 28 | TREMIE-28-7 | 2026-10-22 | NUEVO | 2026-10-22 | 15.68 | -4.9
28229 - PIAZZA PPTO C | M-68 | Tremie 1" | Concreto | Plazoleta pantalla tramo M-19 y barrete B-62 | 2026-04-24 | 2026-04-27 | 2026-04-29 | 3 | 27.6 | 19.6 | 71 | TREMIE | 28 | TREMIE-28-3 | 2026-10-22 | NUEVO | 2026-10-22 | 8.4 | -8
28229 - PIAZZA PPTO C | M-68 | Tremie 1" | Concreto | Plazoleta pantalla tramo M-19 y barrete B-62 | 2026-04-24 | 2026-04-27 | 2026-04-29 | 3 | 27.6 | 19.3 | 69.9 | TREMIE | 28 | TREMIE-28-3 | 2026-10-22 | NUEVO | 2026-10-22 | 8.4 | -8.3
28229 - PIAZZA PPTO C | M-93 | Tremie 1" | Concreto | Plazoleta barrete B-145 | 2026-05-06 | 2026-06-03 | 2026-06-03 | 28 | 27.6 | 33.1 | 119.9 | TREMIE | 28 | TREMIE-28-28 | 2026-10-22 | NUEVO | 2026-10-22 | 28 | 5.5
28229 - PIAZZA PPTO C | M-93 | Tremie 1" | Concreto | Plazoleta barrete B-145 | 2026-05-06 | 2026-06-03 | 2026-06-03 | 28 | 27.6 | 33.7 | 122.1 | TREMIE | 28 | TREMIE-28-28 | 2026-10-22 | NUEVO | 2026-10-22 | 28 | 6.1
28229 - PIAZZA PPTO C | M-93 | Tremie 1" | Concreto | Plazoleta barrete B-145 | 2026-05-06 | 2026-06-03 | 2026-06-03 | 28 | 27.6 | 34.5 | 125 | TREMIE | 28 | TREMIE-28-28 | 2026-10-22 | NUEVO | 2026-10-22 | 28 | 6.9
28229 - PIAZZA PPTO C | M-93 | Tremie 1" | Concreto | Plazoleta barrete B-145 | 2026-05-06 | 2026-05-20 | 2026-05-20 | 14 | 27.6 | 28.5 | 103.3 | TREMIE | 28 | TREMIE-28-14 | 2026-10-22 | NUEVO | 2026-10-22 | 19.79 | 0.9
28229 - PIAZZA PPTO C | M-93 | Tremie 1" | Concreto | Plazoleta barrete B-145 | 2026-05-06 | 2026-05-20 | 2026-05-20 | 14 | 27.6 | 28.3 | 102.5 | TREMIE | 28 | TREMIE-28-14 | 2026-10-22 | NUEVO | 2026-10-22 | 19.79 | 0.7
28229 - PIAZZA PPTO C | M-93 | Tremie 1" | Concreto | Plazoleta barrete B-145 | 2026-05-06 | 2026-05-13 | 2026-05-13 | 7 | 27.6 | 24.9 | 90.2 | TREMIE | 28 | TREMIE-28-7 | 2026-10-22 | NUEVO | 2026-10-22 | 15.68 | -2.7
28229 - PIAZZA PPTO C | M-93 | Tremie 1" | Concreto | Plazoleta barrete B-145 | 2026-05-06 | 2026-05-13 | 2026-05-13 | 7 | 27.6 | 24.7 | 89.5 | TREMIE | 28 | TREMIE-28-7 | 2026-10-22 | NUEVO | 2026-10-22 | 15.68 | -2.9
28229 - PIAZZA PPTO C | M-93 | Tremie 1" | Concreto | Plazoleta barrete B-145 | 2026-05-06 | 2026-05-09 | 2026-05-13 | 3 | 27.6 | 21.8 | 79 | TREMIE | 28 | TREMIE-28-3 | 2026-10-22 | NUEVO | 2026-10-22 | 8.4 | -5.8
28229 - PIAZZA PPTO C | M-93 | Tremie 1" | Concreto | Plazoleta barrete B-145 | 2026-05-06 | 2026-05-09 | 2026-05-13 | 3 | 27.6 | 21.3 | 77.2 | TREMIE | 28 | TREMIE-28-3 | 2026-10-22 | NUEVO | 2026-10-22 | 8.4 | -6.3
28229 - PIAZZA PPTO C | M-98 | Tremie 1" | Concreto | Plazoleta pantalla tramo MH-03 y barrete BA-31 | 2026-05-07 | 2026-06-04 | 2026-06-05 | 28 | 27.6 | 36.5 | 132.2 | TREMIE | 28 | TREMIE-28-28 | 2026-10-22 | NUEVO | 2026-10-22 | 28 | 8.9
28229 - PIAZZA PPTO C | M-98 | Tremie 1" | Concreto | Plazoleta pantalla tramo MH-03 y barrete BA-31 | 2026-05-07 | 2026-06-04 | 2026-06-05 | 28 | 27.6 | 37.2 | 134.8 | TREMIE | 28 | TREMIE-28-28 | 2026-10-22 | NUEVO | 2026-10-22 | 28 | 9.6
28229 - PIAZZA PPTO C | M-98 | Tremie 1" | Concreto | Plazoleta pantalla tramo MH-03 y barrete BA-31 | 2026-05-07 | 2026-06-04 | 2026-06-05 | 28 | 27.6 | 36.7 | 133 | TREMIE | 28 | TREMIE-28-28 | 2026-10-22 | NUEVO | 2026-10-22 | 28 | 9.1
28229 - PIAZZA PPTO C | M-98 | Tremie 1" | Concreto | Plazoleta pantalla tramo MH-03 y barrete BA-31 | 2026-05-07 | 2026-05-21 | 2026-05-22 | 14 | 27.6 | 30.8 | 111.6 | TREMIE | 28 | TREMIE-28-14 | 2026-10-22 | NUEVO | 2026-10-22 | 19.79 | 3.2
28229 - PIAZZA PPTO C | M-98 | Tremie 1" | Concreto | Plazoleta pantalla tramo MH-03 y barrete BA-31 | 2026-05-07 | 2026-05-21 | 2026-05-22 | 14 | 27.6 | 30.5 | 110.5 | TREMIE | 28 | TREMIE-28-14 | 2026-10-22 | NUEVO | 2026-10-22 | 19.79 | 2.9
28229 - PIAZZA PPTO C | M-98 | Tremie 1" | Concreto | Plazoleta pantalla tramo MH-03 y barrete BA-31 | 2026-05-07 | 2026-05-14 | 2026-05-14 | 7 | 27.6 | 25.1 | 90.9 | TREMIE | 28 | TREMIE-28-7 | 2026-10-22 | NUEVO | 2026-10-22 | 15.68 | -2.5
28229 - PIAZZA PPTO C | M-98 | Tremie 1" | Concreto | Plazoleta pantalla tramo MH-03 y barrete BA-31 | 2026-05-07 | 2026-05-14 | 2026-05-14 | 7 | 27.6 | 24.8 | 89.9 | TREMIE | 28 | TREMIE-28-7 | 2026-10-22 | NUEVO | 2026-10-22 | 15.68 | -2.8
28229 - PIAZZA PPTO C | M-98 | Tremie 1" | Concreto | Plazoleta pantalla tramo MH-03 y barrete BA-31 | 2026-05-07 | 2026-05-10 | 2026-05-13 | 3 | 27.6 | 21.8 | 79 | TREMIE | 28 | TREMIE-28-3 | 2026-10-22 | NUEVO | 2026-10-22 | 8.4 | -5.8
28229 - PIAZZA PPTO C | M-98 | Tremie 1" | Concreto | Plazoleta pantalla tramo MH-03 y barrete BA-31 | 2026-05-07 | 2026-05-10 | 2026-05-13 | 3 | 27.6 | 21.3 | 77.2 | TREMIE | 28 | TREMIE-28-3 | 2026-10-22 | NUEVO | 2026-10-22 | 8.4 | -6.3
28229 - PIAZZA PPTO C | M55 | Tremie 1" | Concreto | Plazoleta pantalla tramo 25 | 2026-04-21 | 2026-06-16 | 2026-06-18 | 56 | 27.6 | 31.2 | 113 | TREMIE | 28 | TREMIE-28-56 | 2026-10-22 | NUEVO | 2026-10-22 | 28 | 3.6
28229 - PIAZZA PPTO C | M55 | Tremie 1" | Concreto | Plazoleta pantalla tramo 25 | 2026-04-21 | 2026-06-16 | 2026-06-18 | 56 | 27.6 | 31.6 | 114.5 | TREMIE | 28 | TREMIE-28-56 | 2026-10-22 | NUEVO | 2026-10-22 | 28 | 4
28229 - PIAZZA PPTO C | M55 | Tremie 1" | Concreto | Plazoleta pantalla tramo 25 | 2026-04-21 | 2026-06-16 | 2026-06-18 | 56 | 27.6 | 30.4 | 110.1 | TREMIE | 28 | TREMIE-28-56 | 2026-10-22 | NUEVO | 2026-10-22 | 28 | 2.8
28229 - PIAZZA PPTO C | P - 02 | Tremie 1/2" | Concreto | Pilotes torre 1 #10 y pilote #07 | 2026-03-26 | 2026-04-23 | 2026-04-23 | 28 | 34.5 | 42.7 | 123.8 | TREMIE | 41 | TREMIE-41-28 | 2026-10-22 | NUEVO | 2026-10-22 |  | 8.2
28229 - PIAZZA PPTO C | P - 02 | Tremie 1/2" | Concreto | Pilotes torre 1 #10 y pilote #07 | 2026-03-26 | 2026-04-23 | 2026-04-23 | 28 | 34.5 | 43.1 | 124.9 | TREMIE | 41 | TREMIE-41-28 | 2026-10-22 | NUEVO | 2026-10-22 |  | 8.6
28229 - PIAZZA PPTO C | P - 02 | Tremie 1/2" | Concreto | Pilotes torre 1 #10 y pilote #07 | 2026-03-26 | 2026-04-23 | 2026-04-23 | 28 | 34.5 | 44 | 127.5 | TREMIE | 41 | TREMIE-41-28 | 2026-10-22 | NUEVO | 2026-10-22 |  | 9.5
28229 - PIAZZA PPTO C | P - 02 | Tremie 1/2" | Concreto | Pilotes torre 1 #10 y pilote #07 | 2026-03-26 | 2026-04-09 | 2026-04-14 | 14 | 34.5 | 36.9 | 107 | TREMIE | 41 | TREMIE-41-14 | 2026-10-22 | NUEVO | 2026-10-22 |  | 2.4
28229 - PIAZZA PPTO C | P - 02 | Tremie 1/2" | Concreto | Pilotes torre 1 #10 y pilote #07 | 2026-03-26 | 2026-04-09 | 2026-04-14 | 14 | 34.5 | 35.4 | 102.6 | TREMIE | 41 | TREMIE-41-14 | 2026-10-22 | NUEVO | 2026-10-22 |  | 0.9
28229 - PIAZZA PPTO C | P - 02 | Tremie 1/2" | Concreto | Pilotes torre 1 #10 y pilote #07 | 2026-03-26 | 2026-04-02 | 2026-04-14 | 7 | 34.5 | 30.1 | 87.2 | TREMIE | 41 | TREMIE-41-7 | 2026-10-22 | NUEVO | 2026-10-22 |  | -4.4
28229 - PIAZZA PPTO C | P - 02 | Tremie 1/2" | Concreto | Pilotes torre 1 #10 y pilote #07 | 2026-03-26 | 2026-04-02 | 2026-04-14 | 7 | 34.5 | 29.9 | 86.7 | TREMIE | 41 | TREMIE-41-7 | 2026-10-22 | NUEVO | 2026-10-22 |  | -4.6
28229 - PIAZZA PPTO C | P - 02 | Tremie 1/2" | Concreto | Pilotes torre 1 #10 y pilote #07 | 2026-03-26 | 2026-03-29 | 2026-04-01 | 3 | 34.5 | 26.1 | 75.7 | TREMIE | 41 | TREMIE-41-3 | 2026-10-22 | NUEVO | 2026-10-22 |  | -8.4
28229 - PIAZZA PPTO C | P - 02 | Tremie 1/2" | Concreto | Pilotes torre 1 #10 y pilote #07 | 2026-03-26 | 2026-03-29 | 2026-04-01 | 3 | 34.5 | 25.2 | 73 | TREMIE | 41 | TREMIE-41-3 | 2026-10-22 | NUEVO | 2026-10-22 |  | -9.3
28229 - PIAZZA PPTO C | P - 04 | TREMIE 1" | Concreto | Pilotes plazoleta #23 y pilotes kely #56 | 2026-03-27 | 2026-04-24 | 2026-04-24 | 28 | 27.6 | 38.9 | 140.9 | TREMIE | 28 | TREMIE-28-28 | 2026-10-22 | NUEVO | 2026-10-22 | 28 | 11.3
28229 - PIAZZA PPTO C | P - 04 | TREMIE 1" | Concreto | Pilotes plazoleta #23 y pilotes kely #56 | 2026-03-27 | 2026-04-24 | 2026-04-24 | 28 | 27.6 | 38 | 137.7 | TREMIE | 28 | TREMIE-28-28 | 2026-10-22 | NUEVO | 2026-10-22 | 28 | 10.4
28229 - PIAZZA PPTO C | P - 04 | TREMIE 1" | Concreto | Pilotes plazoleta #23 y pilotes kely #56 | 2026-03-27 | 2026-04-24 | 2026-04-24 | 28 | 27.6 | 38.1 | 138 | TREMIE | 28 | TREMIE-28-28 | 2026-10-22 | NUEVO | 2026-10-22 | 28 | 10.5
28229 - PIAZZA PPTO C | P - 04 | TREMIE 1" | Concreto | Pilotes plazoleta #23 y pilotes kely #56 | 2026-03-27 | 2026-04-10 | 2026-04-14 | 14 | 27.6 | 31.5 | 114.1 | TREMIE | 28 | TREMIE-28-14 | 2026-10-22 | NUEVO | 2026-10-22 | 19.79 | 3.9
28229 - PIAZZA PPTO C | P - 04 | TREMIE 1" | Concreto | Pilotes plazoleta #23 y pilotes kely #56 | 2026-03-27 | 2026-04-10 | 2026-04-14 | 14 | 27.6 | 31.9 | 115.6 | TREMIE | 28 | TREMIE-28-14 | 2026-10-22 | NUEVO | 2026-10-22 | 19.79 | 4.3
28229 - PIAZZA PPTO C | P - 04 | TREMIE 1" | Concreto | Pilotes plazoleta #23 y pilotes kely #56 | 2026-03-27 | 2026-04-03 | 2026-04-14 | 7 | 27.6 | 27.3 | 98.9 | TREMIE | 28 | TREMIE-28-7 | 2026-10-22 | NUEVO | 2026-10-22 | 15.68 | -0.3
28229 - PIAZZA PPTO C | P - 04 | TREMIE 1" | Concreto | Pilotes plazoleta #23 y pilotes kely #56 | 2026-03-27 | 2026-04-03 | 2026-04-14 | 7 | 27.6 | 26.9 | 97.5 | TREMIE | 28 | TREMIE-28-7 | 2026-10-22 | NUEVO | 2026-10-22 | 15.68 | -0.7
28229 - PIAZZA PPTO C | P - 04 | TREMIE 1" | Concreto | Pilotes plazoleta #23 y pilotes kely #56 | 2026-03-27 | 2026-03-31 | 2026-04-14 | 4 | 27.6 | 23.7 | 85.9 | TREMIE | 28 | TREMIE-28-4 | 2026-10-22 | NUEVO | 2026-10-22 | 10.22 | -3.9
28229 - PIAZZA PPTO C | P - 04 | TREMIE 1" | Concreto | Pilotes plazoleta #23 y pilotes kely #56 | 2026-03-27 | 2026-03-31 | 2026-04-14 | 4 | 27.6 | 23.4 | 84.8 | TREMIE | 28 | TREMIE-28-4 | 2026-10-22 | NUEVO | 2026-10-22 | 10.22 | -4.2
28229 - PIAZZA PPTO C | P - 05 | TREMIE 1/2" | Concreto | Torre1 pilotes kely #5 y pilote kely #2 | 2026-03-27 | 2026-04-24 | 2026-04-24 | 28 | 34.5 | 40.8 | 118.3 | TREMIE | 41 | TREMIE-41-28 | 2026-10-22 | NUEVO | 2026-10-22 |  | 6.3
28229 - PIAZZA PPTO C | P - 05 | TREMIE 1/2" | Concreto | Torre1 pilotes kely #5 y pilote kely #2 | 2026-03-27 | 2026-04-24 | 2026-04-24 | 28 | 34.5 | 42.2 | 122.3 | TREMIE | 41 | TREMIE-41-28 | 2026-10-22 | NUEVO | 2026-10-22 |  | 7.7
28229 - PIAZZA PPTO C | P - 05 | TREMIE 1/2" | Concreto | Torre1 pilotes kely #5 y pilote kely #2 | 2026-03-27 | 2026-04-24 | 2026-04-24 | 28 | 34.5 | 41.9 | 121.4 | TREMIE | 41 | TREMIE-41-28 | 2026-10-22 | NUEVO | 2026-10-22 |  | 7.4
28229 - PIAZZA PPTO C | P - 05 | TREMIE 1/2" | Concreto | Torre1 pilotes kely #5 y pilote kely #2 | 2026-03-27 | 2026-04-10 | 2026-04-14 | 14 | 34.5 | 35.7 | 103.5 | TREMIE | 41 | TREMIE-41-14 | 2026-10-22 | NUEVO | 2026-10-22 |  | 1.2
28229 - PIAZZA PPTO C | P - 05 | TREMIE 1/2" | Concreto | Torre1 pilotes kely #5 y pilote kely #2 | 2026-03-27 | 2026-04-10 | 2026-04-14 | 14 | 34.5 | 34.5 | 100 | TREMIE | 41 | TREMIE-41-14 | 2026-10-22 | NUEVO | 2026-10-22 |  | 0
28229 - PIAZZA PPTO C | P - 05 | TREMIE 1/2" | Concreto | Torre1 pilotes kely #5 y pilote kely #2 | 2026-03-27 | 2026-04-03 | 2026-04-14 | 7 | 34.5 | 34.2 | 99.1 | TREMIE | 41 | TREMIE-41-7 | 2026-10-22 | NUEVO | 2026-10-22 |  | -0.3
28229 - PIAZZA PPTO C | P - 05 | TREMIE 1/2" | Concreto | Torre1 pilotes kely #5 y pilote kely #2 | 2026-03-27 | 2026-04-03 | 2026-04-14 | 7 | 34.5 | 33.1 | 95.9 | TREMIE | 41 | TREMIE-41-7 | 2026-10-22 | NUEVO | 2026-10-22 |  | -1.4
28229 - PIAZZA PPTO C | P - 05 | TREMIE 1/2" | Concreto | Torre1 pilotes kely #5 y pilote kely #2 | 2026-03-27 | 2026-03-31 | 2026-04-14 | 4 | 34.5 | 29.5 | 85.5 | TREMIE | 41 | TREMIE-41-4 | 2026-10-22 | NUEVO | 2026-10-22 |  | -5
28229 - PIAZZA PPTO C | P - 05 | TREMIE 1/2" | Concreto | Torre1 pilotes kely #5 y pilote kely #2 | 2026-03-27 | 2026-03-31 | 2026-04-14 | 4 | 34.5 | 28.5 | 82.6 | TREMIE | 41 | TREMIE-41-4 | 2026-10-22 | NUEVO | 2026-10-22 |  | -6
28229 - PIAZZA PPTO C | P - 06 | TREMIE 1/2" | Concreto | Torre 1 pilotes kely #5 | 2026-03-27 | 2026-04-24 | 2026-04-24 | 28 | 34.5 | 40.6 | 117.7 | TREMIE | 41 | TREMIE-41-28 | 2026-10-22 | NUEVO | 2026-10-22 |  | 6.1
28229 - PIAZZA PPTO C | P - 06 | TREMIE 1/2" | Concreto | Torre 1 pilotes kely #5 | 2026-03-27 | 2026-04-24 | 2026-04-24 | 28 | 34.5 | 40.3 | 116.8 | TREMIE | 41 | TREMIE-41-28 | 2026-10-22 | NUEVO | 2026-10-22 |  | 5.8
28229 - PIAZZA PPTO C | P - 06 | TREMIE 1/2" | Concreto | Torre 1 pilotes kely #5 | 2026-03-27 | 2026-04-24 | 2026-04-24 | 28 | 34.5 | 41.4 | 120 | TREMIE | 41 | TREMIE-41-28 | 2026-10-22 | NUEVO | 2026-10-22 |  | 6.9
28229 - PIAZZA PPTO C | P - 06 | TREMIE 1/2" | Concreto | Torre 1 pilotes kely #5 | 2026-03-27 | 2026-04-10 | 2026-04-14 | 14 | 34.5 | 34.3 | 99.4 | TREMIE | 41 | TREMIE-41-14 | 2026-10-22 | NUEVO | 2026-10-22 |  | -0.2
28229 - PIAZZA PPTO C | P - 06 | TREMIE 1/2" | Concreto | Torre 1 pilotes kely #5 | 2026-03-27 | 2026-04-10 | 2026-04-14 | 14 | 34.5 | 34.7 | 100.6 | TREMIE | 41 | TREMIE-41-14 | 2026-10-22 | NUEVO | 2026-10-22 |  | 0.2
28229 - PIAZZA PPTO C | P - 06 | TREMIE 1/2" | Concreto | Torre 1 pilotes kely #5 | 2026-03-27 | 2026-04-03 | 2026-04-14 | 7 | 34.5 | 30.9 | 89.6 | TREMIE | 41 | TREMIE-41-7 | 2026-10-22 | NUEVO | 2026-10-22 |  | -3.6
28229 - PIAZZA PPTO C | P - 06 | TREMIE 1/2" | Concreto | Torre 1 pilotes kely #5 | 2026-03-27 | 2026-04-03 | 2026-04-14 | 7 | 34.5 | 31.1 | 90.1 | TREMIE | 41 | TREMIE-41-7 | 2026-10-22 | NUEVO | 2026-10-22 |  | -3.4
28229 - PIAZZA PPTO C | P - 06 | TREMIE 1/2" | Concreto | Torre 1 pilotes kely #5 | 2026-03-27 | 2026-03-31 | 2026-04-14 | 4 | 34.5 | 27.2 | 78.8 | TREMIE | 41 | TREMIE-41-4 | 2026-10-22 | NUEVO | 2026-10-22 |  | -7.3
28229 - PIAZZA PPTO C | P - 06 | TREMIE 1/2" | Concreto | Torre 1 pilotes kely #5 | 2026-03-27 | 2026-03-31 | 2026-04-14 | 4 | 34.5 | 27.5 | 79.7 | TREMIE | 41 | TREMIE-41-4 | 2026-10-22 | NUEVO | 2026-10-22 |  | -7
28229 - PIAZZA PPTO C | P - 07 | TREMIE 1" | Concreto | Plazoleta pilote kely # 102 | 2026-03-28 | 2026-04-25 | 2026-04-28 | 28 | 27.6 | 34.3 | 124.3 | TREMIE | 28 | TREMIE-28-28 | 2026-10-22 | NUEVO | 2026-10-22 | 28 | 6.7
28229 - PIAZZA PPTO C | P - 07 | TREMIE 1" | Concreto | Plazoleta pilote kely # 102 | 2026-03-28 | 2026-04-25 | 2026-04-28 | 28 | 27.6 | 33.8 | 122.5 | TREMIE | 28 | TREMIE-28-28 | 2026-10-22 | NUEVO | 2026-10-22 | 28 | 6.2
28229 - PIAZZA PPTO C | P - 07 | TREMIE 1" | Concreto | Plazoleta pilote kely # 102 | 2026-03-28 | 2026-04-25 | 2026-04-28 | 28 | 27.6 | 34 | 123.2 | TREMIE | 28 | TREMIE-28-28 | 2026-10-22 | NUEVO | 2026-10-22 | 28 | 6.4
28229 - PIAZZA PPTO C | P - 07 | TREMIE 1" | Concreto | Plazoleta pilote kely # 102 | 2026-03-28 | 2026-04-11 | 2026-04-14 | 14 | 27.6 | 28.4 | 102.9 | TREMIE | 28 | TREMIE-28-14 | 2026-10-22 | NUEVO | 2026-10-22 | 19.79 | 0.8
28229 - PIAZZA PPTO C | P - 07 | TREMIE 1" | Concreto | Plazoleta pilote kely # 102 | 2026-03-28 | 2026-04-11 | 2026-04-14 | 14 | 27.6 | 28.8 | 104.3 | TREMIE | 28 | TREMIE-28-14 | 2026-10-22 | NUEVO | 2026-10-22 | 19.79 | 1.2
28229 - PIAZZA PPTO C | P - 07 | TREMIE 1" | Concreto | Plazoleta pilote kely # 102 | 2026-03-28 | 2026-04-04 | 2026-04-14 | 7 | 27.6 | 24.6 | 89.1 | TREMIE | 28 | TREMIE-28-7 | 2026-10-22 | NUEVO | 2026-10-22 | 15.68 | -3
28229 - PIAZZA PPTO C | P - 07 | TREMIE 1" | Concreto | Plazoleta pilote kely # 102 | 2026-03-28 | 2026-04-04 | 2026-04-14 | 7 | 27.6 | 25 | 90.6 | TREMIE | 28 | TREMIE-28-7 | 2026-10-22 | NUEVO | 2026-10-22 | 15.68 | -2.6
28229 - PIAZZA PPTO C | P - 07 | TREMIE 1" | Concreto | Plazoleta pilote kely # 102 | 2026-03-28 | 2026-03-31 | 2026-04-14 | 3 | 27.6 | 18.3 | 66.3 | TREMIE | 28 | TREMIE-28-3 | 2026-10-22 | NUEVO | 2026-10-22 | 8.4 | -9.3
28229 - PIAZZA PPTO C | P - 07 | TREMIE 1" | Concreto | Plazoleta pilote kely # 102 | 2026-03-28 | 2026-03-31 | 2026-04-14 | 3 | 27.6 | 17.7 | 64.1 | TREMIE | 28 | TREMIE-28-3 | 2026-10-22 | NUEVO | 2026-10-22 | 8.4 | -9.9
28229 - PIAZZA PPTO C | P - 08 | TREMIE 1/2" | Concreto | Torre 1 pilote kely # 24 | 2026-03-28 | 2026-04-25 | 2026-04-28 | 28 | 34.5 | 53.1 | 153.9 | TREMIE | 41 | TREMIE-41-28 | 2026-10-22 | NUEVO | 2026-10-22 |  | 18.6
28229 - PIAZZA PPTO C | P - 08 | TREMIE 1/2" | Concreto | Torre 1 pilote kely # 24 | 2026-03-28 | 2026-04-25 | 2026-04-28 | 28 | 34.5 | 52.2 | 151.3 | TREMIE | 41 | TREMIE-41-28 | 2026-10-22 | NUEVO | 2026-10-22 |  | 17.7
28229 - PIAZZA PPTO C | P - 08 | TREMIE 1/2" | Concreto | Torre 1 pilote kely # 24 | 2026-03-28 | 2026-04-25 | 2026-04-28 | 28 | 34.5 | 53.3 | 154.5 | TREMIE | 41 | TREMIE-41-28 | 2026-10-22 | NUEVO | 2026-10-22 |  | 18.8
28229 - PIAZZA PPTO C | P - 08 | TREMIE 1/2" | Concreto | Torre 1 pilote kely # 24 | 2026-03-28 | 2026-04-11 | 2026-04-14 | 14 | 34.5 | 44 | 127.5 | TREMIE | 41 | TREMIE-41-14 | 2026-10-22 | NUEVO | 2026-10-22 |  | 9.5
28229 - PIAZZA PPTO C | P - 08 | TREMIE 1/2" | Concreto | Torre 1 pilote kely # 24 | 2026-03-28 | 2026-04-11 | 2026-04-14 | 14 | 34.5 | 42.7 | 123.8 | TREMIE | 41 | TREMIE-41-14 | 2026-10-22 | NUEVO | 2026-10-22 |  | 8.2
28229 - PIAZZA PPTO C | P - 08 | TREMIE 1/2" | Concreto | Torre 1 pilote kely # 24 | 2026-03-28 | 2026-04-04 | 2026-04-14 | 7 | 34.5 | 38.9 | 112.8 | TREMIE | 41 | TREMIE-41-7 | 2026-10-22 | NUEVO | 2026-10-22 |  | 4.4
28229 - PIAZZA PPTO C | P - 08 | TREMIE 1/2" | Concreto | Torre 1 pilote kely # 24 | 2026-03-28 | 2026-04-04 | 2026-04-14 | 7 | 34.5 | 37.8 | 109.6 | TREMIE | 41 | TREMIE-41-7 | 2026-10-22 | NUEVO | 2026-10-22 |  | 3.3
28229 - PIAZZA PPTO C | P - 08 | TREMIE 1/2" | Concreto | Torre 1 pilote kely # 24 | 2026-03-28 | 2026-03-31 | 2026-04-14 | 3 | 34.5 | 23.8 | 69 | TREMIE | 41 | TREMIE-41-3 | 2026-10-22 | NUEVO | 2026-10-22 |  | -10.7
28229 - PIAZZA PPTO C | P - 08 | TREMIE 1/2" | Concreto | Torre 1 pilote kely # 24 | 2026-03-28 | 2026-03-31 | 2026-04-14 | 3 | 34.5 | 23.1 | 67 | TREMIE | 41 | TREMIE-41-3 | 2026-10-22 | NUEVO | 2026-10-22 |  | -11.4
28229 - PIAZZA PPTO C | P - 103 | Tremie 1/2 " | Concreto | Plazoleta Kely torre 2 # 34 y pilote Kely # 11 | 2026-05-08 | 2026-06-05 | 2026-06-10 | 28 | 34.5 | 38.5 | 111.6 | TREMIE | 41 | TREMIE-41-28 | 2026-10-22 | NUEVO | 2026-10-22 |  | 4
28229 - PIAZZA PPTO C | P - 103 | Tremie 1/2 " | Concreto | Plazoleta Kely torre 2 # 34 y pilote Kely # 11 | 2026-05-08 | 2026-06-05 | 2026-06-10 | 28 | 34.5 | 38.2 | 110.7 | TREMIE | 41 | TREMIE-41-28 | 2026-10-22 | NUEVO | 2026-10-22 |  | 3.7
28229 - PIAZZA PPTO C | P - 103 | Tremie 1/2 " | Concreto | Plazoleta Kely torre 2 # 34 y pilote Kely # 11 | 2026-05-08 | 2026-06-05 | 2026-06-10 | 28 | 34.5 | 37.6 | 109 | TREMIE | 41 | TREMIE-41-28 | 2026-10-22 | NUEVO | 2026-10-22 |  | 3.1
28229 - PIAZZA PPTO C | P - 103 | Tremie 1/2 " | Concreto | Plazoleta Kely torre 2 # 34 y pilote Kely # 11 | 2026-05-08 | 2026-05-22 | 2026-05-22 | 14 | 34.5 | 31.6 | 91.6 | TREMIE | 41 | TREMIE-41-14 | 2026-10-22 | NUEVO | 2026-10-22 |  | -2.9
28229 - PIAZZA PPTO C | P - 103 | Tremie 1/2 " | Concreto | Plazoleta Kely torre 2 # 34 y pilote Kely # 11 | 2026-05-08 | 2026-05-22 | 2026-05-22 | 14 | 34.5 | 31.3 | 90.7 | TREMIE | 41 | TREMIE-41-14 | 2026-10-22 | NUEVO | 2026-10-22 |  | -3.2
28229 - PIAZZA PPTO C | P - 103 | Tremie 1/2 " | Concreto | Plazoleta Kely torre 2 # 34 y pilote Kely # 11 | 2026-05-08 | 2026-05-15 | 2026-05-15 | 7 | 34.5 | 27.4 | 79.4 | TREMIE | 41 | TREMIE-41-7 | 2026-10-22 | NUEVO | 2026-10-22 |  | -7.1
28229 - PIAZZA PPTO C | P - 103 | Tremie 1/2 " | Concreto | Plazoleta Kely torre 2 # 34 y pilote Kely # 11 | 2026-05-08 | 2026-05-15 | 2026-05-15 | 7 | 34.5 | 27.2 | 78.8 | TREMIE | 41 | TREMIE-41-7 | 2026-10-22 | NUEVO | 2026-10-22 |  | -7.3
28229 - PIAZZA PPTO C | P - 103 | Tremie 1/2 " | Concreto | Plazoleta Kely torre 2 # 34 y pilote Kely # 11 | 2026-05-08 | 2026-05-12 | 2026-05-14 | 4 | 34.5 | 23.5 | 68.1 | TREMIE | 41 | TREMIE-41-4 | 2026-10-22 | NUEVO | 2026-10-22 |  | -11
28229 - PIAZZA PPTO C | P - 103 | Tremie 1/2 " | Concreto | Plazoleta Kely torre 2 # 34 y pilote Kely # 11 | 2026-05-08 | 2026-05-12 | 2026-05-14 | 4 | 34.5 | 23.2 | 67.2 | TREMIE | 41 | TREMIE-41-4 | 2026-10-22 | NUEVO | 2026-10-22 |  | -11.3
28229 - PIAZZA PPTO C | P - 104 | Tremie 1 " | Concreto | Zonas comunes pilote Kely # 70 y pilote Kely # 77 y pilote Kely # 78 | 2026-05-08 | 2026-06-05 | 2026-06-10 | 28 | 27.6 | 39.9 | 144.6 | TREMIE | 28 | TREMIE-28-28 | 2026-10-22 | NUEVO | 2026-10-22 | 28 | 12.3
28229 - PIAZZA PPTO C | P - 104 | Tremie 1 " | Concreto | Zonas comunes pilote Kely # 70 y pilote Kely # 77 y pilote Kely # 78 | 2026-05-08 | 2026-06-05 | 2026-06-10 | 28 | 27.6 | 39.6 | 143.5 | TREMIE | 28 | TREMIE-28-28 | 2026-10-22 | NUEVO | 2026-10-22 | 28 | 12
28229 - PIAZZA PPTO C | P - 104 | Tremie 1 " | Concreto | Zonas comunes pilote Kely # 70 y pilote Kely # 77 y pilote Kely # 78 | 2026-05-08 | 2026-06-05 | 2026-06-10 | 28 | 27.6 | 38.8 | 140.6 | TREMIE | 28 | TREMIE-28-28 | 2026-10-22 | NUEVO | 2026-10-22 | 28 | 11.2
28229 - PIAZZA PPTO C | P - 104 | Tremie 1 " | Concreto | Zonas comunes pilote Kely # 70 y pilote Kely # 77 y pilote Kely # 78 | 2026-05-08 | 2026-05-22 | 2026-05-22 | 14 | 27.6 | 32.7 | 118.5 | TREMIE | 28 | TREMIE-28-14 | 2026-10-22 | NUEVO | 2026-10-22 | 19.79 | 5.1
28229 - PIAZZA PPTO C | P - 104 | Tremie 1 " | Concreto | Zonas comunes pilote Kely # 70 y pilote Kely # 77 y pilote Kely # 78 | 2026-05-08 | 2026-05-22 | 2026-05-22 | 14 | 27.6 | 33.4 | 121 | TREMIE | 28 | TREMIE-28-14 | 2026-10-22 | NUEVO | 2026-10-22 | 19.79 | 5.8
28229 - PIAZZA PPTO C | P - 104 | Tremie 1 " | Concreto | Zonas comunes pilote Kely # 70 y pilote Kely # 77 y pilote Kely # 78 | 2026-05-08 | 2026-05-15 | 2026-05-15 | 7 | 27.6 | 27.8 | 100.7 | TREMIE | 28 | TREMIE-28-7 | 2026-10-22 | NUEVO | 2026-10-22 | 15.68 | 0.2
28229 - PIAZZA PPTO C | P - 104 | Tremie 1 " | Concreto | Zonas comunes pilote Kely # 70 y pilote Kely # 77 y pilote Kely # 78 | 2026-05-08 | 2026-05-15 | 2026-05-15 | 7 | 27.6 | 27.1 | 98.2 | TREMIE | 28 | TREMIE-28-7 | 2026-10-22 | NUEVO | 2026-10-22 | 15.68 | -0.5
28229 - PIAZZA PPTO C | P - 104 | Tremie 1 " | Concreto | Zonas comunes pilote Kely # 70 y pilote Kely # 77 y pilote Kely # 78 | 2026-05-08 | 2026-05-12 | 2026-05-14 | 4 | 27.6 | 23.1 | 83.7 | TREMIE | 28 | TREMIE-28-4 | 2026-10-22 | NUEVO | 2026-10-22 | 10.22 | -4.5
28229 - PIAZZA PPTO C | P - 104 | Tremie 1 " | Concreto | Zonas comunes pilote Kely # 70 y pilote Kely # 77 y pilote Kely # 78 | 2026-05-08 | 2026-05-12 | 2026-05-14 | 4 | 27.6 | 22.7 | 82.2 | TREMIE | 28 | TREMIE-28-4 | 2026-10-22 | NUEVO | 2026-10-22 | 10.22 | -4.9
28229 - PIAZZA PPTO C | P - 105 | Tremie 1/2 " | Concreto | Pilote Kely torre 1 # 47 | 2026-05-08 | 2026-06-05 | 2026-06-10 | 28 | 34.5 | 38 | 110.1 | TREMIE | 41 | TREMIE-41-28 | 2026-10-22 | NUEVO | 2026-10-22 |  | 3.5
28229 - PIAZZA PPTO C | P - 105 | Tremie 1/2 " | Concreto | Pilote Kely torre 1 # 47 | 2026-05-08 | 2026-06-05 | 2026-06-10 | 28 | 34.5 | 38.9 | 112.8 | TREMIE | 41 | TREMIE-41-28 | 2026-10-22 | NUEVO | 2026-10-22 |  | 4.4
28229 - PIAZZA PPTO C | P - 105 | Tremie 1/2 " | Concreto | Pilote Kely torre 1 # 47 | 2026-05-08 | 2026-06-05 | 2026-06-10 | 28 | 34.5 | 37.8 | 109.6 | TREMIE | 41 | TREMIE-41-28 | 2026-10-22 | NUEVO | 2026-10-22 |  | 3.3
28229 - PIAZZA PPTO C | P - 105 | Tremie 1/2 " | Concreto | Pilote Kely torre 1 # 47 | 2026-05-08 | 2026-05-22 | 2026-05-22 | 14 | 34.5 | 33.7 | 97.7 | TREMIE | 41 | TREMIE-41-14 | 2026-10-22 | NUEVO | 2026-10-22 |  | -0.8
28229 - PIAZZA PPTO C | P - 105 | Tremie 1/2 " | Concreto | Pilote Kely torre 1 # 47 | 2026-05-08 | 2026-05-22 | 2026-05-22 | 14 | 34.5 | 33.4 | 96.8 | TREMIE | 41 | TREMIE-41-14 | 2026-10-22 | NUEVO | 2026-10-22 |  | -1.1
28229 - PIAZZA PPTO C | P - 105 | Tremie 1/2 " | Concreto | Pilote Kely torre 1 # 47 | 2026-05-08 | 2026-05-15 | 2026-05-15 | 7 | 34.5 | 28.6 | 82.9 | TREMIE | 41 | TREMIE-41-7 | 2026-10-22 | NUEVO | 2026-10-22 |  | -5.9
28229 - PIAZZA PPTO C | P - 105 | Tremie 1/2 " | Concreto | Pilote Kely torre 1 # 47 | 2026-05-08 | 2026-05-15 | 2026-05-15 | 7 | 34.5 | 29 | 84.1 | TREMIE | 41 | TREMIE-41-7 | 2026-10-22 | NUEVO | 2026-10-22 |  | -5.5
28229 - PIAZZA PPTO C | P - 105 | Tremie 1/2 " | Concreto | Pilote Kely torre 1 # 47 | 2026-05-08 | 2026-05-12 | 2026-05-14 | 4 | 34.5 | 17.1 | 49.6 | TREMIE | 41 | TREMIE-41-4 | 2026-10-22 | NUEVO | 2026-10-22 |  | -17.4
28229 - PIAZZA PPTO C | P - 105 | Tremie 1/2 " | Concreto | Pilote Kely torre 1 # 47 | 2026-05-08 | 2026-05-12 | 2026-05-14 | 4 | 34.5 | 16.5 | 47.8 | TREMIE | 41 | TREMIE-41-4 | 2026-10-22 | NUEVO | 2026-10-22 |  | -18
28229 - PIAZZA PPTO C | P - 106 | Tremie 1/2" | Concreto | Pilote Kelly Torre 2 #16 | 2026-05-09 | 2026-06-06 | 2026-06-10 | 28 | 34.5 | 50.5 | 146.4 | TREMIE | 41 | TREMIE-41-28 | 2026-10-22 | NUEVO | 2026-10-22 |  | 16
28229 - PIAZZA PPTO C | P - 106 | Tremie 1/2" | Concreto | Pilote Kelly Torre 2 #16 | 2026-05-09 | 2026-06-06 | 2026-06-10 | 28 | 34.5 | 48.9 | 141.7 | TREMIE | 41 | TREMIE-41-28 | 2026-10-22 | NUEVO | 2026-10-22 |  | 14.4
28229 - PIAZZA PPTO C | P - 106 | Tremie 1/2" | Concreto | Pilote Kelly Torre 2 #16 | 2026-05-09 | 2026-06-06 | 2026-06-10 | 28 | 34.5 | 49.2 | 142.6 | TREMIE | 41 | TREMIE-41-28 | 2026-10-22 | NUEVO | 2026-10-22 |  | 14.7
28229 - PIAZZA PPTO C | P - 106 | Tremie 1/2" | Concreto | Pilote Kelly Torre 2 #16 | 2026-05-09 | 2026-05-23 | 2026-05-26 | 14 | 34.5 | 42.2 | 122.3 | TREMIE | 41 | TREMIE-41-14 | 2026-10-22 | NUEVO | 2026-10-22 |  | 7.7
28229 - PIAZZA PPTO C | P - 106 | Tremie 1/2" | Concreto | Pilote Kelly Torre 2 #16 | 2026-05-09 | 2026-05-23 | 2026-05-26 | 14 | 34.5 | 41.6 | 120.6 | TREMIE | 41 | TREMIE-41-14 | 2026-10-22 | NUEVO | 2026-10-22 |  | 7.1
28229 - PIAZZA PPTO C | P - 106 | Tremie 1/2" | Concreto | Pilote Kelly Torre 2 #16 | 2026-05-09 | 2026-05-16 | 2026-05-20 | 7 | 34.5 | 34.8 | 100.9 | TREMIE | 41 | TREMIE-41-7 | 2026-10-22 | NUEVO | 2026-10-22 |  | 0.3
28229 - PIAZZA PPTO C | P - 106 | Tremie 1/2" | Concreto | Pilote Kelly Torre 2 #16 | 2026-05-09 | 2026-05-16 | 2026-05-20 | 7 | 34.5 | 35.3 | 102.3 | TREMIE | 41 | TREMIE-41-7 | 2026-10-22 | NUEVO | 2026-10-22 |  | 0.8
28229 - PIAZZA PPTO C | P - 106 | Tremie 1/2" | Concreto | Pilote Kelly Torre 2 #16 | 2026-05-09 | 2026-05-12 | 2026-05-14 | 3 | 34.5 | 27 | 78.3 | TREMIE | 41 | TREMIE-41-3 | 2026-10-22 | NUEVO | 2026-10-22 |  | -7.5
28229 - PIAZZA PPTO C | P - 106 | Tremie 1/2" | Concreto | Pilote Kelly Torre 2 #16 | 2026-05-09 | 2026-05-12 | 2026-05-14 | 3 | 34.5 | 26.4 | 76.5 | TREMIE | 41 | TREMIE-41-3 | 2026-10-22 | NUEVO | 2026-10-22 |  | -8.1
28229 - PIAZZA PPTO C | P - 107 | Tremie 1" | Concreto | Zonas comunes pilote Kelly #87 | 2026-05-09 | 2026-06-06 | 2026-06-10 | 28 | 27.6 | 33.7 | 122.1 | TREMIE | 28 | TREMIE-28-28 | 2026-10-22 | NUEVO | 2026-10-22 | 28 | 6.1
28229 - PIAZZA PPTO C | P - 107 | Tremie 1" | Concreto | Zonas comunes pilote Kelly #87 | 2026-05-09 | 2026-06-06 | 2026-06-10 | 28 | 27.6 | 32.9 | 119.2 | TREMIE | 28 | TREMIE-28-28 | 2026-10-22 | NUEVO | 2026-10-22 | 28 | 5.3
28229 - PIAZZA PPTO C | P - 107 | Tremie 1" | Concreto | Zonas comunes pilote Kelly #87 | 2026-05-09 | 2026-06-06 | 2026-06-10 | 28 | 27.6 | 34 | 123.2 | TREMIE | 28 | TREMIE-28-28 | 2026-10-22 | NUEVO | 2026-10-22 | 28 | 6.4
28229 - PIAZZA PPTO C | P - 107 | Tremie 1" | Concreto | Zonas comunes pilote Kelly #87 | 2026-05-09 | 2026-05-23 | 2026-05-26 | 14 | 27.6 | 28 | 101.4 | TREMIE | 28 | TREMIE-28-14 | 2026-10-22 | NUEVO | 2026-10-22 | 19.79 | 0.4
28229 - PIAZZA PPTO C | P - 107 | Tremie 1" | Concreto | Zonas comunes pilote Kelly #87 | 2026-05-09 | 2026-05-23 | 2026-05-26 | 14 | 27.6 | 28.3 | 102.5 | TREMIE | 28 | TREMIE-28-14 | 2026-10-22 | NUEVO | 2026-10-22 | 19.79 | 0.7
28229 - PIAZZA PPTO C | P - 107 | Tremie 1" | Concreto | Zonas comunes pilote Kelly #87 | 2026-05-09 | 2026-05-16 | 2026-05-20 | 7 | 27.6 | 25 | 90.6 | TREMIE | 28 | TREMIE-28-7 | 2026-10-22 | NUEVO | 2026-10-22 | 15.68 | -2.6
28229 - PIAZZA PPTO C | P - 107 | Tremie 1" | Concreto | Zonas comunes pilote Kelly #87 | 2026-05-09 | 2026-05-16 | 2026-05-20 | 7 | 27.6 | 24.3 | 88 | TREMIE | 28 | TREMIE-28-7 | 2026-10-22 | NUEVO | 2026-10-22 | 15.68 | -3.3
28229 - PIAZZA PPTO C | P - 107 | Tremie 1" | Concreto | Zonas comunes pilote Kelly #87 | 2026-05-09 | 2026-05-12 | 2026-05-14 | 3 | 27.6 | 16.8 | 60.9 | TREMIE | 28 | TREMIE-28-3 | 2026-10-22 | NUEVO | 2026-10-22 | 8.4 | -10.8
28229 - PIAZZA PPTO C | P - 107 | Tremie 1" | Concreto | Zonas comunes pilote Kelly #87 | 2026-05-09 | 2026-05-12 | 2026-05-14 | 3 | 27.6 | 15.8 | 57.2 | TREMIE | 28 | TREMIE-28-3 | 2026-10-22 | NUEVO | 2026-10-22 | 8.4 | -11.8
28229 - PIAZZA PPTO C | P - 109 | Tremie 1/2" | Concreto | Pilote Kelly Torre 2 #36 | 2026-05-11 | 2026-06-08 | 2026-06-10 | 28 | 34.5 | 43.1 | 124.9 | TREMIE | 41 | TREMIE-41-28 | 2026-10-22 | NUEVO | 2026-10-22 |  | 8.6
28229 - PIAZZA PPTO C | P - 109 | Tremie 1/2" | Concreto | Pilote Kelly Torre 2 #36 | 2026-05-11 | 2026-06-08 | 2026-06-10 | 28 | 34.5 | 41.2 | 119.4 | TREMIE | 41 | TREMIE-41-28 | 2026-10-22 | NUEVO | 2026-10-22 |  | 6.7
28229 - PIAZZA PPTO C | P - 109 | Tremie 1/2" | Concreto | Pilote Kelly Torre 2 #36 | 2026-05-11 | 2026-06-08 | 2026-06-10 | 28 | 34.5 | 42.3 | 122.6 | TREMIE | 41 | TREMIE-41-28 | 2026-10-22 | NUEVO | 2026-10-22 |  | 7.8
28229 - PIAZZA PPTO C | P - 109 | Tremie 1/2" | Concreto | Pilote Kelly Torre 2 #36 | 2026-05-11 | 2026-05-25 | 2026-05-26 | 14 | 34.5 | 34.6 | 100.3 | TREMIE | 41 | TREMIE-41-14 | 2026-10-22 | NUEVO | 2026-10-22 |  | 0.1
28229 - PIAZZA PPTO C | P - 109 | Tremie 1/2" | Concreto | Pilote Kelly Torre 2 #36 | 2026-05-11 | 2026-05-25 | 2026-05-26 | 14 | 34.5 | 35.1 | 101.7 | TREMIE | 41 | TREMIE-41-14 | 2026-10-22 | NUEVO | 2026-10-22 |  | 0.6
28229 - PIAZZA PPTO C | P - 109 | Tremie 1/2" | Concreto | Pilote Kelly Torre 2 #36 | 2026-05-11 | 2026-05-18 | 2026-05-20 | 7 | 34.5 | 29.8 | 86.4 | TREMIE | 41 | TREMIE-41-7 | 2026-10-22 | NUEVO | 2026-10-22 |  | -4.7
28229 - PIAZZA PPTO C | P - 109 | Tremie 1/2" | Concreto | Pilote Kelly Torre 2 #36 | 2026-05-11 | 2026-05-18 | 2026-05-20 | 7 | 34.5 | 30.1 | 87.2 | TREMIE | 41 | TREMIE-41-7 | 2026-10-22 | NUEVO | 2026-10-22 |  | -4.4
28229 - PIAZZA PPTO C | P - 109 | Tremie 1/2" | Concreto | Pilote Kelly Torre 2 #36 | 2026-05-11 | 2026-05-14 | 2026-05-20 | 3 | 34.5 | 22.8 | 66.1 | TREMIE | 41 | TREMIE-41-3 | 2026-10-22 | NUEVO | 2026-10-22 |  | -11.7
28229 - PIAZZA PPTO C | P - 109 | Tremie 1/2" | Concreto | Pilote Kelly Torre 2 #36 | 2026-05-11 | 2026-05-14 | 2026-05-20 | 3 | 34.5 | 22.3 | 64.6 | TREMIE | 41 | TREMIE-41-3 | 2026-10-22 | NUEVO | 2026-10-22 |  | -12.2
28229 - PIAZZA PPTO C | P - 110 | Tremie 1" | Concreto | Pilote Kelly zonas comunes #45 y pilote Kelly #36 y pilote Kelly #79 y pantalla de plazoleta tramo # H - 10 | 2026-05-11 | 2026-06-08 | 2026-06-10 | 28 | 27.6 | 34.1 | 123.6 | TREMIE | 28 | TREMIE-28-28 | 2026-10-22 | NUEVO | 2026-10-22 | 28 | 6.5
28229 - PIAZZA PPTO C | P - 110 | Tremie 1" | Concreto | Pilote Kelly zonas comunes #45 y pilote Kelly #36 y pilote Kelly #79 y pantalla de plazoleta tramo # H - 10 | 2026-05-11 | 2026-06-08 | 2026-06-10 | 28 | 27.6 | 34.9 | 126.4 | TREMIE | 28 | TREMIE-28-28 | 2026-10-22 | NUEVO | 2026-10-22 | 28 | 7.3
28229 - PIAZZA PPTO C | P - 110 | Tremie 1" | Concreto | Pilote Kelly zonas comunes #45 y pilote Kelly #36 y pilote Kelly #79 y pantalla de plazoleta tramo # H - 10 | 2026-05-11 | 2026-06-08 | 2026-06-10 | 28 | 27.6 | 34.7 | 125.7 | TREMIE | 28 | TREMIE-28-28 | 2026-10-22 | NUEVO | 2026-10-22 | 28 | 7.1
28229 - PIAZZA PPTO C | P - 110 | Tremie 1" | Concreto | Pilote Kelly zonas comunes #45 y pilote Kelly #36 y pilote Kelly #79 y pantalla de plazoleta tramo # H - 10 | 2026-05-11 | 2026-05-25 | 2026-05-26 | 14 | 27.6 | 29.3 | 106.2 | TREMIE | 28 | TREMIE-28-14 | 2026-10-22 | NUEVO | 2026-10-22 | 19.79 | 1.7
28229 - PIAZZA PPTO C | P - 110 | Tremie 1" | Concreto | Pilote Kelly zonas comunes #45 y pilote Kelly #36 y pilote Kelly #79 y pantalla de plazoleta tramo # H - 10 | 2026-05-11 | 2026-05-25 | 2026-05-26 | 14 | 27.6 | 28.8 | 104.3 | TREMIE | 28 | TREMIE-28-14 | 2026-10-22 | NUEVO | 2026-10-22 | 19.79 | 1.2
28229 - PIAZZA PPTO C | P - 110 | Tremie 1" | Concreto | Pilote Kelly zonas comunes #45 y pilote Kelly #36 y pilote Kelly #79 y pantalla de plazoleta tramo # H - 10 | 2026-05-11 | 2026-05-18 | 2026-05-20 | 7 | 27.6 | 24.5 | 88.8 | TREMIE | 28 | TREMIE-28-7 | 2026-10-22 | NUEVO | 2026-10-22 | 15.68 | -3.1
28229 - PIAZZA PPTO C | P - 110 | Tremie 1" | Concreto | Pilote Kelly zonas comunes #45 y pilote Kelly #36 y pilote Kelly #79 y pantalla de plazoleta tramo # H - 10 | 2026-05-11 | 2026-05-18 | 2026-05-20 | 7 | 27.6 | 23.5 | 85.1 | TREMIE | 28 | TREMIE-28-7 | 2026-10-22 | NUEVO | 2026-10-22 | 15.68 | -4.1
28229 - PIAZZA PPTO C | P - 110 | Tremie 1" | Concreto | Pilote Kelly zonas comunes #45 y pilote Kelly #36 y pilote Kelly #79 y pantalla de plazoleta tramo # H - 10 | 2026-05-11 | 2026-05-14 | 2026-05-20 | 3 | 27.6 | 20 | 72.5 | TREMIE | 28 | TREMIE-28-3 | 2026-10-22 | NUEVO | 2026-10-22 | 8.4 | -7.6
28229 - PIAZZA PPTO C | P - 110 | Tremie 1" | Concreto | Pilote Kelly zonas comunes #45 y pilote Kelly #36 y pilote Kelly #79 y pantalla de plazoleta tramo # H - 10 | 2026-05-11 | 2026-05-14 | 2026-05-20 | 3 | 27.6 | 20.7 | 75 | TREMIE | 28 | TREMIE-28-3 | 2026-10-22 | NUEVO | 2026-10-22 | 8.4 | -6.9
28229 - PIAZZA PPTO C | P - 111 | Tremie 1/2" | Concreto | Pilote Kelly Torre 1 #21 | 2026-05-11 | 2026-06-08 | 2026-06-10 | 28 | 34.5 | 44 | 127.5 | TREMIE | 41 | TREMIE-41-28 | 2026-10-22 | NUEVO | 2026-10-22 |  | 9.5
28229 - PIAZZA PPTO C | P - 111 | Tremie 1/2" | Concreto | Pilote Kelly Torre 1 #21 | 2026-05-11 | 2026-06-08 | 2026-06-10 | 28 | 34.5 | 44.9 | 130.1 | TREMIE | 41 | TREMIE-41-28 | 2026-10-22 | NUEVO | 2026-10-22 |  | 10.4
28229 - PIAZZA PPTO C | P - 111 | Tremie 1/2" | Concreto | Pilote Kelly Torre 1 #21 | 2026-05-11 | 2026-06-08 | 2026-06-10 | 28 | 34.5 | 43.5 | 126.1 | TREMIE | 41 | TREMIE-41-28 | 2026-10-22 | NUEVO | 2026-10-22 |  | 9
28229 - PIAZZA PPTO C | P - 111 | Tremie 1/2" | Concreto | Pilote Kelly Torre 1 #21 | 2026-05-11 | 2026-05-25 | 2026-05-26 | 14 | 34.5 | 36.9 | 107 | TREMIE | 41 | TREMIE-41-14 | 2026-10-22 | NUEVO | 2026-10-22 |  | 2.4
28229 - PIAZZA PPTO C | P - 111 | Tremie 1/2" | Concreto | Pilote Kelly Torre 1 #21 | 2026-05-11 | 2026-05-25 | 2026-05-26 | 14 | 34.5 | 35.7 | 103.5 | TREMIE | 41 | TREMIE-41-14 | 2026-10-22 | NUEVO | 2026-10-22 |  | 1.2
28229 - PIAZZA PPTO C | P - 111 | Tremie 1/2" | Concreto | Pilote Kelly Torre 1 #21 | 2026-05-11 | 2026-05-18 | 2026-05-20 | 7 | 34.5 | 32 | 92.8 | TREMIE | 41 | TREMIE-41-7 | 2026-10-22 | NUEVO | 2026-10-22 |  | -2.5
28229 - PIAZZA PPTO C | P - 111 | Tremie 1/2" | Concreto | Pilote Kelly Torre 1 #21 | 2026-05-11 | 2026-05-18 | 2026-05-20 | 7 | 34.5 | 31.1 | 90.1 | TREMIE | 41 | TREMIE-41-7 | 2026-10-22 | NUEVO | 2026-10-22 |  | -3.4
28229 - PIAZZA PPTO C | P - 111 | Tremie 1/2" | Concreto | Pilote Kelly Torre 1 #21 | 2026-05-11 | 2026-05-14 | 2026-05-20 | 3 | 34.5 | 19.8 | 57.4 | TREMIE | 41 | TREMIE-41-3 | 2026-10-22 | NUEVO | 2026-10-22 |  | -14.7
28229 - PIAZZA PPTO C | P - 111 | Tremie 1/2" | Concreto | Pilote Kelly Torre 1 #21 | 2026-05-11 | 2026-05-14 | 2026-05-20 | 3 | 34.5 | 18.8 | 54.5 | TREMIE | 41 | TREMIE-41-3 | 2026-10-22 | NUEVO | 2026-10-22 |  | -15.7
28229 - PIAZZA PPTO C | P - 112 | Tremie 1/2" | Concreto | Pilote Kelly Torre 2 #21 y pilote Kelly #16 | 2026-05-12 | 2026-06-09 | 2026-06-10 | 28 | 34.5 | 42.9 | 124.3 | TREMIE | 41 | TREMIE-41-28 | 2026-10-22 | NUEVO | 2026-10-22 |  | 8.4
28229 - PIAZZA PPTO C | P - 112 | Tremie 1/2" | Concreto | Pilote Kelly Torre 2 #21 y pilote Kelly #16 | 2026-05-12 | 2026-06-09 | 2026-06-10 | 28 | 34.5 | 42.4 | 122.9 | TREMIE | 41 | TREMIE-41-28 | 2026-10-22 | NUEVO | 2026-10-22 |  | 7.9
28229 - PIAZZA PPTO C | P - 112 | Tremie 1/2" | Concreto | Pilote Kelly Torre 2 #21 y pilote Kelly #16 | 2026-05-12 | 2026-06-09 | 2026-06-10 | 28 | 34.5 | 43.3 | 125.5 | TREMIE | 41 | TREMIE-41-28 | 2026-10-22 | NUEVO | 2026-10-22 |  | 8.8
28229 - PIAZZA PPTO C | P - 112 | Tremie 1/2" | Concreto | Pilote Kelly Torre 2 #21 y pilote Kelly #16 | 2026-05-12 | 2026-05-26 | 2026-05-26 | 14 | 34.5 | 35.7 | 103.5 | TREMIE | 41 | TREMIE-41-14 | 2026-10-22 | NUEVO | 2026-10-22 |  | 1.2
28229 - PIAZZA PPTO C | P - 112 | Tremie 1/2" | Concreto | Pilote Kelly Torre 2 #21 y pilote Kelly #16 | 2026-05-12 | 2026-05-26 | 2026-05-26 | 14 | 34.5 | 35.1 | 101.7 | TREMIE | 41 | TREMIE-41-14 | 2026-10-22 | NUEVO | 2026-10-22 |  | 0.6
28229 - PIAZZA PPTO C | P - 112 | Tremie 1/2" | Concreto | Pilote Kelly Torre 2 #21 y pilote Kelly #16 | 2026-05-12 | 2026-05-19 | 2026-05-20 | 7 | 34.5 | 29.1 | 84.3 | TREMIE | 41 | TREMIE-41-7 | 2026-10-22 | NUEVO | 2026-10-22 |  | -5.4
28229 - PIAZZA PPTO C | P - 112 | Tremie 1/2" | Concreto | Pilote Kelly Torre 2 #21 y pilote Kelly #16 | 2026-05-12 | 2026-05-19 | 2026-05-20 | 7 | 34.5 | 28.9 | 83.8 | TREMIE | 41 | TREMIE-41-7 | 2026-10-22 | NUEVO | 2026-10-22 |  | -5.6
28229 - PIAZZA PPTO C | P - 112 | Tremie 1/2" | Concreto | Pilote Kelly Torre 2 #21 y pilote Kelly #16 | 2026-05-12 | 2026-05-15 | 2026-05-20 | 3 | 34.5 | 19.6 | 56.8 | TREMIE | 41 | TREMIE-41-3 | 2026-10-22 | NUEVO | 2026-10-22 |  | -14.9
28229 - PIAZZA PPTO C | P - 112 | Tremie 1/2" | Concreto | Pilote Kelly Torre 2 #21 y pilote Kelly #16 | 2026-05-12 | 2026-05-15 | 2026-05-20 | 3 | 34.5 | 19 | 55.1 | TREMIE | 41 | TREMIE-41-3 | 2026-10-22 | NUEVO | 2026-10-22 |  | -15.5
28229 - PIAZZA PPTO C | P - 115 | Tremie 1/2" | Concreto | Pilote Kelly Torre 2 #54 y pilote Kelly #30 | 2026-05-13 | 2026-06-10 | 2026-06-10 | 28 | 34.5 | 46.1 | 133.6 | TREMIE | 41 | TREMIE-41-28 | 2026-10-22 | NUEVO | 2026-10-22 |  | 11.6
28229 - PIAZZA PPTO C | P - 115 | Tremie 1/2" | Concreto | Pilote Kelly Torre 2 #54 y pilote Kelly #30 | 2026-05-13 | 2026-06-10 | 2026-06-10 | 28 | 34.5 | 46.3 | 134.2 | TREMIE | 41 | TREMIE-41-28 | 2026-10-22 | NUEVO | 2026-10-22 |  | 11.8
28229 - PIAZZA PPTO C | P - 115 | Tremie 1/2" | Concreto | Pilote Kelly Torre 2 #54 y pilote Kelly #30 | 2026-05-13 | 2026-06-10 | 2026-06-10 | 28 | 34.5 | 47 | 136.2 | TREMIE | 41 | TREMIE-41-28 | 2026-10-22 | NUEVO | 2026-10-22 |  | 12.5
28229 - PIAZZA PPTO C | P - 115 | Tremie 1/2" | Concreto | Pilote Kelly Torre 2 #54 y pilote Kelly #30 | 2026-05-13 | 2026-05-27 | 2026-05-28 | 14 | 34.5 | 38.1 | 110.4 | TREMIE | 41 | TREMIE-41-14 | 2026-10-22 | NUEVO | 2026-10-22 |  | 3.6
28229 - PIAZZA PPTO C | P - 115 | Tremie 1/2" | Concreto | Pilote Kelly Torre 2 #54 y pilote Kelly #30 | 2026-05-13 | 2026-05-27 | 2026-05-28 | 14 | 34.5 | 38.7 | 112.2 | TREMIE | 41 | TREMIE-41-14 | 2026-10-22 | NUEVO | 2026-10-22 |  | 4.2
28229 - PIAZZA PPTO C | P - 115 | Tremie 1/2" | Concreto | Pilote Kelly Torre 2 #54 y pilote Kelly #30 | 2026-05-13 | 2026-05-20 | 2026-05-22 | 7 | 34.5 | 33.2 | 96.2 | TREMIE | 41 | TREMIE-41-7 | 2026-10-22 | NUEVO | 2026-10-22 |  | -1.3
28229 - PIAZZA PPTO C | P - 115 | Tremie 1/2" | Concreto | Pilote Kelly Torre 2 #54 y pilote Kelly #30 | 2026-05-13 | 2026-05-20 | 2026-05-22 | 7 | 34.5 | 33.5 | 97.1 | TREMIE | 41 | TREMIE-41-7 | 2026-10-22 | NUEVO | 2026-10-22 |  | -1
28229 - PIAZZA PPTO C | P - 115 | Tremie 1/2" | Concreto | Pilote Kelly Torre 2 #54 y pilote Kelly #30 | 2026-05-13 | 2026-05-16 | 2026-05-20 | 3 | 34.5 | 28.9 | 83.8 | TREMIE | 41 | TREMIE-41-3 | 2026-10-22 | NUEVO | 2026-10-22 |  | -5.6
28229 - PIAZZA PPTO C | P - 115 | Tremie 1/2" | Concreto | Pilote Kelly Torre 2 #54 y pilote Kelly #30 | 2026-05-13 | 2026-05-16 | 2026-05-20 | 3 | 34.5 | 29.2 | 84.6 | TREMIE | 41 | TREMIE-41-3 | 2026-10-22 | NUEVO | 2026-10-22 |  | -5.3
28229 - PIAZZA PPTO C | P - 116 | Tremie 1" | Concreto | Zonas comunes pilote Kelly #44 y pilote Kelly 126 y pantalla plazoleta tramo H - 23 | 2026-05-13 | 2026-06-10 | 2026-06-10 | 28 | 27.6 | 35.7 | 129.3 | TREMIE | 28 | TREMIE-28-28 | 2026-10-22 | NUEVO | 2026-10-22 | 28 | 8.1
28229 - PIAZZA PPTO C | P - 116 | Tremie 1" | Concreto | Zonas comunes pilote Kelly #44 y pilote Kelly 126 y pantalla plazoleta tramo H - 23 | 2026-05-13 | 2026-06-10 | 2026-06-10 | 28 | 27.6 | 34.5 | 125 | TREMIE | 28 | TREMIE-28-28 | 2026-10-22 | NUEVO | 2026-10-22 | 28 | 6.9
28229 - PIAZZA PPTO C | P - 116 | Tremie 1" | Concreto | Zonas comunes pilote Kelly #44 y pilote Kelly 126 y pantalla plazoleta tramo H - 23 | 2026-05-13 | 2026-06-10 | 2026-06-10 | 28 | 27.6 | 35.4 | 128.3 | TREMIE | 28 | TREMIE-28-28 | 2026-10-22 | NUEVO | 2026-10-22 | 28 | 7.8
28229 - PIAZZA PPTO C | P - 116 | Tremie 1" | Concreto | Zonas comunes pilote Kelly #44 y pilote Kelly 126 y pantalla plazoleta tramo H - 23 | 2026-05-13 | 2026-05-27 | 2026-05-28 | 14 | 27.6 | 28.8 | 104.3 | TREMIE | 28 | TREMIE-28-14 | 2026-10-22 | NUEVO | 2026-10-22 | 19.79 | 1.2
28229 - PIAZZA PPTO C | P - 116 | Tremie 1" | Concreto | Zonas comunes pilote Kelly #44 y pilote Kelly 126 y pantalla plazoleta tramo H - 23 | 2026-05-13 | 2026-05-27 | 2026-05-28 | 14 | 27.6 | 29.1 | 105.4 | TREMIE | 28 | TREMIE-28-14 | 2026-10-22 | NUEVO | 2026-10-22 | 19.79 | 1.5
28229 - PIAZZA PPTO C | P - 116 | Tremie 1" | Concreto | Zonas comunes pilote Kelly #44 y pilote Kelly 126 y pantalla plazoleta tramo H - 23 | 2026-05-13 | 2026-05-20 | 2026-05-22 | 7 | 27.6 | 26.2 | 94.9 | TREMIE | 28 | TREMIE-28-7 | 2026-10-22 | NUEVO | 2026-10-22 | 15.68 | -1.4
28229 - PIAZZA PPTO C | P - 116 | Tremie 1" | Concreto | Zonas comunes pilote Kelly #44 y pilote Kelly 126 y pantalla plazoleta tramo H - 23 | 2026-05-13 | 2026-05-20 | 2026-05-22 | 7 | 27.6 | 25.4 | 92 | TREMIE | 28 | TREMIE-28-7 | 2026-10-22 | NUEVO | 2026-10-22 | 15.68 | -2.2
28229 - PIAZZA PPTO C | P - 116 | Tremie 1" | Concreto | Zonas comunes pilote Kelly #44 y pilote Kelly 126 y pantalla plazoleta tramo H - 23 | 2026-05-13 | 2026-05-16 | 2026-05-20 | 3 | 27.6 | 22.5 | 81.5 | TREMIE | 28 | TREMIE-28-3 | 2026-10-22 | NUEVO | 2026-10-22 | 8.4 | -5.1
28229 - PIAZZA PPTO C | P - 116 | Tremie 1" | Concreto | Zonas comunes pilote Kelly #44 y pilote Kelly 126 y pantalla plazoleta tramo H - 23 | 2026-05-13 | 2026-05-16 | 2026-05-20 | 3 | 27.6 | 21.9 | 79.3 | TREMIE | 28 | TREMIE-28-3 | 2026-10-22 | NUEVO | 2026-10-22 | 8.4 | -5.7
28229 - PIAZZA PPTO C | P - 117 | Tremie 1/2" | Concreto | Pilote Kelly Torre 2 #26 | 2026-05-13 | 2026-06-10 | 2026-06-10 | 28 | 34.5 | 38.2 | 110.7 | TREMIE | 41 | TREMIE-41-28 | 2026-10-22 | NUEVO | 2026-10-22 |  | 3.7
28229 - PIAZZA PPTO C | P - 117 | Tremie 1/2" | Concreto | Pilote Kelly Torre 2 #26 | 2026-05-13 | 2026-06-10 | 2026-06-10 | 28 | 34.5 | 38.7 | 112.2 | TREMIE | 41 | TREMIE-41-28 | 2026-10-22 | NUEVO | 2026-10-22 |  | 4.2
28229 - PIAZZA PPTO C | P - 117 | Tremie 1/2" | Concreto | Pilote Kelly Torre 2 #26 | 2026-05-13 | 2026-06-10 | 2026-06-10 | 28 | 34.5 | 37.6 | 109 | TREMIE | 41 | TREMIE-41-28 | 2026-10-22 | NUEVO | 2026-10-22 |  | 3.1
28229 - PIAZZA PPTO C | P - 117 | Tremie 1/2" | Concreto | Pilote Kelly Torre 2 #26 | 2026-05-13 | 2026-05-27 | 2026-05-28 | 14 | 34.5 | 34.4 | 99.7 | TREMIE | 41 | TREMIE-41-14 | 2026-10-22 | NUEVO | 2026-10-22 |  | -0.1
28229 - PIAZZA PPTO C | P - 117 | Tremie 1/2" | Concreto | Pilote Kelly Torre 2 #26 | 2026-05-13 | 2026-05-27 | 2026-05-28 | 14 | 34.5 | 33.1 | 95.9 | TREMIE | 41 | TREMIE-41-14 | 2026-10-22 | NUEVO | 2026-10-22 |  | -1.4
28229 - PIAZZA PPTO C | P - 117 | Tremie 1/2" | Concreto | Pilote Kelly Torre 2 #26 | 2026-05-13 | 2026-05-20 | 2026-05-22 | 7 | 34.5 | 28.7 | 83.2 | TREMIE | 41 | TREMIE-41-7 | 2026-10-22 | NUEVO | 2026-10-22 |  | -5.8
28229 - PIAZZA PPTO C | P - 117 | Tremie 1/2" | Concreto | Pilote Kelly Torre 2 #26 | 2026-05-13 | 2026-05-20 | 2026-05-22 | 7 | 34.5 | 28.4 | 82.3 | TREMIE | 41 | TREMIE-41-7 | 2026-10-22 | NUEVO | 2026-10-22 |  | -6.1
28229 - PIAZZA PPTO C | P - 117 | Tremie 1/2" | Concreto | Pilote Kelly Torre 2 #26 | 2026-05-13 | 2026-05-16 | 2026-05-20 | 3 | 34.5 | 24.6 | 71.3 | TREMIE | 41 | TREMIE-41-3 | 2026-10-22 | NUEVO | 2026-10-22 |  | -9.9
28229 - PIAZZA PPTO C | P - 117 | Tremie 1/2" | Concreto | Pilote Kelly Torre 2 #26 | 2026-05-13 | 2026-05-16 | 2026-05-20 | 3 | 34.5 | 23.6 | 68.4 | TREMIE | 41 | TREMIE-41-3 | 2026-10-22 | NUEVO | 2026-10-22 |  | -10.9
28229 - PIAZZA PPTO C | P - 118 | Tremie 1/2" | Concreto | Pilote Kelly Torre 1 #18 y pilote Kelly #35 | 2026-05-14 | 2026-06-11 | 2026-06-12 | 28 | 34.5 | 43.9 | 127.2 | TREMIE | 41 | TREMIE-41-28 | 2026-10-22 | NUEVO | 2026-10-22 |  | 9.4
28229 - PIAZZA PPTO C | P - 118 | Tremie 1/2" | Concreto | Pilote Kelly Torre 1 #18 y pilote Kelly #35 | 2026-05-14 | 2026-06-11 | 2026-06-12 | 28 | 34.5 | 43.1 | 124.9 | TREMIE | 41 | TREMIE-41-28 | 2026-10-22 | NUEVO | 2026-10-22 |  | 8.6
28229 - PIAZZA PPTO C | P - 118 | Tremie 1/2" | Concreto | Pilote Kelly Torre 1 #18 y pilote Kelly #35 | 2026-05-14 | 2026-06-11 | 2026-06-12 | 28 | 34.5 | 43.7 | 126.7 | TREMIE | 41 | TREMIE-41-28 | 2026-10-22 | NUEVO | 2026-10-22 |  | 9.2
28229 - PIAZZA PPTO C | P - 118 | Tremie 1/2" | Concreto | Pilote Kelly Torre 1 #18 y pilote Kelly #35 | 2026-05-14 | 2026-05-28 | 2026-05-28 | 14 | 34.5 | 36 | 104.3 | TREMIE | 41 | TREMIE-41-14 | 2026-10-22 | NUEVO | 2026-10-22 |  | 1.5
28229 - PIAZZA PPTO C | P - 118 | Tremie 1/2" | Concreto | Pilote Kelly Torre 1 #18 y pilote Kelly #35 | 2026-05-14 | 2026-05-28 | 2026-05-28 | 14 | 34.5 | 36.5 | 105.8 | TREMIE | 41 | TREMIE-41-14 | 2026-10-22 | NUEVO | 2026-10-22 |  | 2
28229 - PIAZZA PPTO C | P - 118 | Tremie 1/2" | Concreto | Pilote Kelly Torre 1 #18 y pilote Kelly #35 | 2026-05-14 | 2026-05-21 | 2026-05-22 | 7 | 34.5 | 30.7 | 89 | TREMIE | 41 | TREMIE-41-7 | 2026-10-22 | NUEVO | 2026-10-22 |  | -3.8
28229 - PIAZZA PPTO C | P - 118 | Tremie 1/2" | Concreto | Pilote Kelly Torre 1 #18 y pilote Kelly #35 | 2026-05-14 | 2026-05-21 | 2026-05-22 | 7 | 34.5 | 31.1 | 90.1 | TREMIE | 41 | TREMIE-41-7 | 2026-10-22 | NUEVO | 2026-10-22 |  | -3.4
28229 - PIAZZA PPTO C | P - 118 | Tremie 1/2" | Concreto | Pilote Kelly Torre 1 #18 y pilote Kelly #35 | 2026-05-14 | 2026-05-17 | 2026-05-20 | 3 | 34.5 | 26.4 | 76.5 | TREMIE | 41 | TREMIE-41-3 | 2026-10-22 | NUEVO | 2026-10-22 |  | -8.1
28229 - PIAZZA PPTO C | P - 118 | Tremie 1/2" | Concreto | Pilote Kelly Torre 1 #18 y pilote Kelly #35 | 2026-05-14 | 2026-05-17 | 2026-05-20 | 3 | 34.5 | 26.6 | 77.1 | TREMIE | 41 | TREMIE-41-3 | 2026-10-22 | NUEVO | 2026-10-22 |  | -7.9
28229 - PIAZZA PPTO C | P - 119 | Tremie 1" | Concreto | Pilote kely zonas comunes # 133 y pilote kely # 35 y pilote kely #108 y pantalla plazoleta tramo H - 22 | 2026-05-14 | 2026-06-11 | 2026-06-12 | 28 | 27.6 | 34.9 | 126.4 | TREMIE | 28 | TREMIE-28-28 | 2026-10-22 | NUEVO | 2026-10-22 | 28 | 7.3
28229 - PIAZZA PPTO C | P - 119 | Tremie 1" | Concreto | Pilote kely zonas comunes # 133 y pilote kely # 35 y pilote kely #108 y pantalla plazoleta tramo H - 22 | 2026-05-14 | 2026-06-11 | 2026-06-12 | 28 | 27.6 | 35.3 | 127.9 | TREMIE | 28 | TREMIE-28-28 | 2026-10-22 | NUEVO | 2026-10-22 | 28 | 7.7
28229 - PIAZZA PPTO C | P - 119 | Tremie 1" | Concreto | Pilote kely zonas comunes # 133 y pilote kely # 35 y pilote kely #108 y pantalla plazoleta tramo H - 22 | 2026-05-14 | 2026-06-11 | 2026-06-12 | 28 | 27.6 | 34.3 | 124.3 | TREMIE | 28 | TREMIE-28-28 | 2026-10-22 | NUEVO | 2026-10-22 | 28 | 6.7
28229 - PIAZZA PPTO C | P - 119 | Tremie 1" | Concreto | Pilote kely zonas comunes # 133 y pilote kely # 35 y pilote kely #108 y pantalla plazoleta tramo H - 22 | 2026-05-14 | 2026-05-28 | 2026-05-28 | 14 | 27.6 | 29 | 105.1 | TREMIE | 28 | TREMIE-28-14 | 2026-10-22 | NUEVO | 2026-10-22 | 19.79 | 1.4
28229 - PIAZZA PPTO C | P - 119 | Tremie 1" | Concreto | Pilote kely zonas comunes # 133 y pilote kely # 35 y pilote kely #108 y pantalla plazoleta tramo H - 22 | 2026-05-14 | 2026-05-28 | 2026-05-28 | 14 | 27.6 | 28.8 | 104.3 | TREMIE | 28 | TREMIE-28-14 | 2026-10-22 | NUEVO | 2026-10-22 | 19.79 | 1.2
28229 - PIAZZA PPTO C | P - 119 | Tremie 1" | Concreto | Pilote kely zonas comunes # 133 y pilote kely # 35 y pilote kely #108 y pantalla plazoleta tramo H - 22 | 2026-05-14 | 2026-05-21 | 2026-05-22 | 7 | 27.6 | 25.8 | 93.5 | TREMIE | 28 | TREMIE-28-7 | 2026-10-22 | NUEVO | 2026-10-22 | 15.68 | -1.8
28229 - PIAZZA PPTO C | P - 119 | Tremie 1" | Concreto | Pilote kely zonas comunes # 133 y pilote kely # 35 y pilote kely #108 y pantalla plazoleta tramo H - 22 | 2026-05-14 | 2026-05-21 | 2026-05-22 | 7 | 27.6 | 25.3 | 91.7 | TREMIE | 28 | TREMIE-28-7 | 2026-10-22 | NUEVO | 2026-10-22 | 15.68 | -2.3
28229 - PIAZZA PPTO C | P - 119 | Tremie 1" | Concreto | Pilote kely zonas comunes # 133 y pilote kely # 35 y pilote kely #108 y pantalla plazoleta tramo H - 22 | 2026-05-14 | 2026-05-17 | 2026-05-20 | 3 | 27.6 | 22.1 | 80.1 | TREMIE | 28 | TREMIE-28-3 | 2026-10-22 | NUEVO | 2026-10-22 | 8.4 | -5.5
28229 - PIAZZA PPTO C | P - 119 | Tremie 1" | Concreto | Pilote kely zonas comunes # 133 y pilote kely # 35 y pilote kely #108 y pantalla plazoleta tramo H - 22 | 2026-05-14 | 2026-05-17 | 2026-05-20 | 3 | 27.6 | 21.4 | 77.5 | TREMIE | 28 | TREMIE-28-3 | 2026-10-22 | NUEVO | 2026-10-22 | 8.4 | -6.2
28229 - PIAZZA PPTO C | P - 120 | Tremie 1/2" | Concreto | Pilote Kelly Torre 2 #13 | 2026-05-14 | 2026-07-21 | 2026-07-24 | 68 | 34.5 | 42.1 | 122 | TREMIE | 41 | TREMIE-41-68 | 2026-10-22 | NUEVO | 2026-10-22 |  | 7.6
28229 - PIAZZA PPTO C | P - 120 | Tremie 1/2" | Concreto | Pilote Kelly Torre 2 #13 | 2026-05-14 | 2026-07-21 | 2026-07-24 | 68 | 34.5 | 41 | 118.8 | TREMIE | 41 | TREMIE-41-68 | 2026-10-22 | NUEVO | 2026-10-22 |  | 6.5
28229 - PIAZZA PPTO C | P - 120 | Tremie 1/2" | Concreto | Pilote Kelly Torre 2 #13 | 2026-05-14 | 2026-07-21 | 2026-07-24 | 68 | 34.5 | 41.6 | 120.6 | TREMIE | 41 | TREMIE-41-68 | 2026-10-22 | NUEVO | 2026-10-22 |  | 7.1
28229 - PIAZZA PPTO C | P - 120 | Tremie 1/2" | Concreto | Pilote kely torre 2 # 13 | 2026-05-14 | 2026-06-11 | 2026-06-12 | 28 | 34.5 | 32.4 | 93.9 | TREMIE | 41 | TREMIE-41-28 | 2026-10-22 | NUEVO | 2026-10-22 |  | -2.1
28229 - PIAZZA PPTO C | P - 120 | Tremie 1/2" | Concreto | Pilote kely torre 2 # 13 | 2026-05-14 | 2026-06-11 | 2026-06-12 | 28 | 34.5 | 32.8 | 95.1 | TREMIE | 41 | TREMIE-41-28 | 2026-10-22 | NUEVO | 2026-10-22 |  | -1.7
28229 - PIAZZA PPTO C | P - 120 | Tremie 1/2" | Concreto | Pilote kely torre 2 # 13 | 2026-05-14 | 2026-06-11 | 2026-06-12 | 28 | 34.5 | 32.6 | 94.5 | TREMIE | 41 | TREMIE-41-28 | 2026-10-22 | NUEVO | 2026-10-22 |  | -1.9
28229 - PIAZZA PPTO C | P - 120 | Tremie 1/2" | Concreto | Pilote kely torre 2 # 13 | 2026-05-14 | 2026-05-28 | 2026-05-28 | 14 | 34.5 | 29.1 | 84.3 | TREMIE | 41 | TREMIE-41-14 | 2026-10-22 | NUEVO | 2026-10-22 |  | -5.4
28229 - PIAZZA PPTO C | P - 120 | Tremie 1/2" | Concreto | Pilote kely torre 2 # 13 | 2026-05-14 | 2026-05-28 | 2026-05-28 | 14 | 34.5 | 28.3 | 82 | TREMIE | 41 | TREMIE-41-14 | 2026-10-22 | NUEVO | 2026-10-22 |  | -6.2
28229 - PIAZZA PPTO C | P - 120 | Tremie 1/2" | Concreto | Pilote kely torre 2 # 13 | 2026-05-14 | 2026-05-21 | 2026-05-22 | 7 | 34.5 | 24.6 | 71.3 | TREMIE | 41 | TREMIE-41-7 | 2026-10-22 | NUEVO | 2026-10-22 |  | -9.9
28229 - PIAZZA PPTO C | P - 120 | Tremie 1/2" | Concreto | Pilote kely torre 2 # 13 | 2026-05-14 | 2026-05-21 | 2026-05-22 | 7 | 34.5 | 24.4 | 70.7 | TREMIE | 41 | TREMIE-41-7 | 2026-10-22 | NUEVO | 2026-10-22 |  | -10.1
28229 - PIAZZA PPTO C | P - 120 | Tremie 1/2" | Concreto | Pilote kely torre 2 # 13 | 2026-05-14 | 2026-05-17 | 2026-05-20 | 3 | 34.5 | 19.7 | 57.1 | TREMIE | 41 | TREMIE-41-3 | 2026-10-22 | NUEVO | 2026-10-22 |  | -14.8
28229 - PIAZZA PPTO C | P - 120 | Tremie 1/2" | Concreto | Pilote kely torre 2 # 13 | 2026-05-14 | 2026-05-17 | 2026-05-20 | 3 | 34.5 | 20 | 58 | TREMIE | 41 | TREMIE-41-3 | 2026-10-22 | NUEVO | 2026-10-22 |  | -14.5
28229 - PIAZZA PPTO C | P - 121 | Tremie 1" | Concreto | Pilote Kelly zonas comunes #88 y pilote Kelly #157 y pilote Kelly #151 | 2026-05-15 | 2026-06-12 | 2026-06-12 | 28 | 27.6 | 31.1 | 112.7 | TREMIE | 28 | TREMIE-28-28 | 2026-10-22 | NUEVO | 2026-10-22 | 28 | 3.5
28229 - PIAZZA PPTO C | P - 121 | Tremie 1" | Concreto | Pilote Kelly zonas comunes #88 y pilote Kelly #157 y pilote Kelly #151 | 2026-05-15 | 2026-06-12 | 2026-06-12 | 28 | 27.6 | 30.2 | 109.4 | TREMIE | 28 | TREMIE-28-28 | 2026-10-22 | NUEVO | 2026-10-22 | 28 | 2.6
28229 - PIAZZA PPTO C | P - 121 | Tremie 1" | Concreto | Pilote Kelly zonas comunes #88 y pilote Kelly #157 y pilote Kelly #151 | 2026-05-15 | 2026-06-12 | 2026-06-12 | 28 | 27.6 | 30.5 | 110.5 | TREMIE | 28 | TREMIE-28-28 | 2026-10-22 | NUEVO | 2026-10-22 | 28 | 2.9
28229 - PIAZZA PPTO C | P - 121 | Tremie 1" | Concreto | Pilote Kelly zonas comunes #88 y pilote Kelly #157 y pilote Kelly #151 | 2026-05-15 | 2026-05-29 | 2026-06-01 | 14 | 27.6 | 26 | 94.2 | TREMIE | 28 | TREMIE-28-14 | 2026-10-22 | NUEVO | 2026-10-22 | 19.79 | -1.6
28229 - PIAZZA PPTO C | P - 121 | Tremie 1" | Concreto | Pilote Kelly zonas comunes #88 y pilote Kelly #157 y pilote Kelly #151 | 2026-05-15 | 2026-05-29 | 2026-06-01 | 14 | 27.6 | 26.3 | 95.3 | TREMIE | 28 | TREMIE-28-14 | 2026-10-22 | NUEVO | 2026-10-22 | 19.79 | -1.3
28229 - PIAZZA PPTO C | P - 121 | Tremie 1" | Concreto | Pilote Kelly zonas comunes #88 y pilote Kelly #157 y pilote Kelly #151 | 2026-05-15 | 2026-05-22 | 2026-05-26 | 7 | 27.6 | 22.9 | 83 | TREMIE | 28 | TREMIE-28-7 | 2026-10-22 | NUEVO | 2026-10-22 | 15.68 | -4.7
28229 - PIAZZA PPTO C | P - 121 | Tremie 1" | Concreto | Pilote Kelly zonas comunes #88 y pilote Kelly #157 y pilote Kelly #151 | 2026-05-15 | 2026-05-22 | 2026-05-26 | 7 | 27.6 | 23.2 | 84.1 | TREMIE | 28 | TREMIE-28-7 | 2026-10-22 | NUEVO | 2026-10-22 | 15.68 | -4.4
28229 - PIAZZA PPTO C | P - 121 | Tremie 1" | Concreto | Pilote Kelly zonas comunes #88 y pilote Kelly #157 y pilote Kelly #151 | 2026-05-15 | 2026-05-19 | 2026-05-26 | 4 | 27.6 | 19.6 | 71 | TREMIE | 28 | TREMIE-28-4 | 2026-10-22 | NUEVO | 2026-10-22 | 10.22 | -8
28229 - PIAZZA PPTO C | P - 121 | Tremie 1" | Concreto | Pilote Kelly zonas comunes #88 y pilote Kelly #157 y pilote Kelly #151 | 2026-05-15 | 2026-05-19 | 2026-05-26 | 4 | 27.6 | 19.4 | 70.3 | TREMIE | 28 | TREMIE-28-4 | 2026-10-22 | NUEVO | 2026-10-22 | 10.22 | -8.2
28229 - PIAZZA PPTO C | P - 123 | Tremie 1/2" | Concreto | Pilote Kelly torre 2 #02 | 2026-05-15 | 2026-06-12 | 2026-06-12 | 28 | 34.5 | 44.6 | 129.3 | TREMIE | 41 | TREMIE-41-28 | 2026-10-22 | NUEVO | 2026-10-22 |  | 10.1
28229 - PIAZZA PPTO C | P - 123 | Tremie 1/2" | Concreto | Pilote Kelly torre 2 #02 | 2026-05-15 | 2026-06-12 | 2026-06-12 | 28 | 34.5 | 45.9 | 133 | TREMIE | 41 | TREMIE-41-28 | 2026-10-22 | NUEVO | 2026-10-22 |  | 11.4
28229 - PIAZZA PPTO C | P - 123 | Tremie 1/2" | Concreto | Pilote Kelly torre 2 #02 | 2026-05-15 | 2026-06-12 | 2026-06-12 | 28 | 34.5 | 44.9 | 130.1 | TREMIE | 41 | TREMIE-41-28 | 2026-10-22 | NUEVO | 2026-10-22 |  | 10.4
28229 - PIAZZA PPTO C | P - 123 | Tremie 1/2" | Concreto | Pilote Kelly torre 2 #02 | 2026-05-15 | 2026-05-29 | 2026-06-01 | 14 | 34.5 | 37.8 | 109.6 | TREMIE | 41 | TREMIE-41-14 | 2026-10-22 | NUEVO | 2026-10-22 |  | 3.3
28229 - PIAZZA PPTO C | P - 123 | Tremie 1/2" | Concreto | Pilote Kelly torre 2 #02 | 2026-05-15 | 2026-05-29 | 2026-06-01 | 14 | 34.5 | 36.6 | 106.1 | TREMIE | 41 | TREMIE-41-14 | 2026-10-22 | NUEVO | 2026-10-22 |  | 2.1
28229 - PIAZZA PPTO C | P - 123 | Tremie 1/2" | Concreto | Pilote Kelly torre 2 #02 | 2026-05-15 | 2026-05-22 | 2026-05-26 | 7 | 34.5 | 33 | 95.7 | TREMIE | 41 | TREMIE-41-7 | 2026-10-22 | NUEVO | 2026-10-22 |  | -1.5
28229 - PIAZZA PPTO C | P - 123 | Tremie 1/2" | Concreto | Pilote Kelly torre 2 #02 | 2026-05-15 | 2026-05-22 | 2026-05-26 | 7 | 34.5 | 32.2 | 93.3 | TREMIE | 41 | TREMIE-41-7 | 2026-10-22 | NUEVO | 2026-10-22 |  | -2.3
28229 - PIAZZA PPTO C | P - 123 | Tremie 1/2" | Concreto | Pilote Kelly torre 2 #02 | 2026-05-15 | 2026-05-19 | 2026-05-26 | 4 | 34.5 | 28.2 | 81.7 | TREMIE | 41 | TREMIE-41-4 | 2026-10-22 | NUEVO | 2026-10-22 |  | -6.3
28229 - PIAZZA PPTO C | P - 123 | Tremie 1/2" | Concreto | Pilote Kelly torre 2 #02 | 2026-05-15 | 2026-05-19 | 2026-05-26 | 4 | 34.5 | 27.2 | 78.8 | TREMIE | 41 | TREMIE-41-4 | 2026-10-22 | NUEVO | 2026-10-22 |  | -7.3
28229 - PIAZZA PPTO C | P - 124 | Tremie 1" | Concreto | Pilote Kelly zonas comunes #24 y pantalla plazoleta tramo H - 09 | 2026-05-16 | 2026-06-13 | 2026-06-18 | 28 | 27.6 | 32.9 | 119.2 | TREMIE | 28 | TREMIE-28-28 | 2026-10-22 | NUEVO | 2026-10-22 | 28 | 5.3
28229 - PIAZZA PPTO C | P - 124 | Tremie 1" | Concreto | Pilote Kelly zonas comunes #24 y pantalla plazoleta tramo H - 09 | 2026-05-16 | 2026-06-13 | 2026-06-18 | 28 | 27.6 | 31.9 | 115.6 | TREMIE | 28 | TREMIE-28-28 | 2026-10-22 | NUEVO | 2026-10-22 | 28 | 4.3
28229 - PIAZZA PPTO C | P - 124 | Tremie 1" | Concreto | Pilote Kelly zonas comunes #24 y pantalla plazoleta tramo H - 09 | 2026-05-16 | 2026-06-13 | 2026-06-18 | 28 | 27.6 | 32.5 | 117.8 | TREMIE | 28 | TREMIE-28-28 | 2026-10-22 | NUEVO | 2026-10-22 | 28 | 4.9
28229 - PIAZZA PPTO C | P - 124 | Tremie 1" | Concreto | Pilote Kelly zonas comunes #24 y pantalla plazoleta tramo H - 09 | 2026-05-16 | 2026-05-30 | 2026-06-01 | 14 | 27.6 | 27 | 97.8 | TREMIE | 28 | TREMIE-28-14 | 2026-10-22 | NUEVO | 2026-10-22 | 19.79 | -0.6
28229 - PIAZZA PPTO C | P - 124 | Tremie 1" | Concreto | Pilote Kelly zonas comunes #24 y pantalla plazoleta tramo H - 09 | 2026-05-16 | 2026-05-30 | 2026-06-01 | 14 | 27.6 | 27.4 | 99.3 | TREMIE | 28 | TREMIE-28-14 | 2026-10-22 | NUEVO | 2026-10-22 | 19.79 | -0.2
28229 - PIAZZA PPTO C | P - 124 | Tremie 1" | Concreto | Pilote Kelly zonas comunes #24 y pantalla plazoleta tramo H - 09 | 2026-05-16 | 2026-05-23 | 2026-05-26 | 7 | 27.6 | 22.8 | 82.6 | TREMIE | 28 | TREMIE-28-7 | 2026-10-22 | NUEVO | 2026-10-22 | 15.68 | -4.8
28229 - PIAZZA PPTO C | P - 124 | Tremie 1" | Concreto | Pilote Kelly zonas comunes #24 y pantalla plazoleta tramo H - 09 | 2026-05-16 | 2026-05-23 | 2026-05-26 | 7 | 27.6 | 23.6 | 85.5 | TREMIE | 28 | TREMIE-28-7 | 2026-10-22 | NUEVO | 2026-10-22 | 15.68 | -4
28229 - PIAZZA PPTO C | P - 124 | Tremie 1" | Concreto | Pilote Kelly zonas comunes #24 y pantalla plazoleta tramo H - 09 | 2026-05-16 | 2026-05-19 | 2026-05-26 | 3 | 27.6 | 16.9 | 61.2 | TREMIE | 28 | TREMIE-28-3 | 2026-10-22 | NUEVO | 2026-10-22 | 8.4 | -10.7
28229 - PIAZZA PPTO C | P - 124 | Tremie 1" | Concreto | Pilote Kelly zonas comunes #24 y pantalla plazoleta tramo H - 09 | 2026-05-16 | 2026-05-19 | 2026-05-26 | 3 | 27.6 | 16.4 | 59.4 | TREMIE | 28 | TREMIE-28-3 | 2026-10-22 | NUEVO | 2026-10-22 | 8.4 | -11.2
28229 - PIAZZA PPTO C | P - 125 | Tremie 1/2" | Concreto | Pilote Kelly Torre 2 #31 | 2026-05-16 | 2026-06-13 | 2026-06-18 | 28 | 34.5 | 44.6 | 129.3 | TREMIE | 41 | TREMIE-41-28 | 2026-10-22 | NUEVO | 2026-10-22 |  | 10.1
28229 - PIAZZA PPTO C | P - 125 | Tremie 1/2" | Concreto | Pilote Kelly Torre 2 #31 | 2026-05-16 | 2026-06-13 | 2026-06-18 | 28 | 34.5 | 43.8 | 127 | TREMIE | 41 | TREMIE-41-28 | 2026-10-22 | NUEVO | 2026-10-22 |  | 9.3
28229 - PIAZZA PPTO C | P - 125 | Tremie 1/2" | Concreto | Pilote Kelly Torre 2 #31 | 2026-05-16 | 2026-06-13 | 2026-06-18 | 28 | 34.5 | 44.4 | 128.7 | TREMIE | 41 | TREMIE-41-28 | 2026-10-22 | NUEVO | 2026-10-22 |  | 9.9
28229 - PIAZZA PPTO C | P - 125 | Tremie 1/2" | Concreto | Pilote Kelly Torre 2 #31 | 2026-05-16 | 2026-05-30 | 2026-06-01 | 14 | 34.5 | 36.8 | 106.7 | TREMIE | 41 | TREMIE-41-14 | 2026-10-22 | NUEVO | 2026-10-22 |  | 2.3
28229 - PIAZZA PPTO C | P - 125 | Tremie 1/2" | Concreto | Pilote Kelly Torre 2 #31 | 2026-05-16 | 2026-05-30 | 2026-06-01 | 14 | 34.5 | 37.2 | 107.8 | TREMIE | 41 | TREMIE-41-14 | 2026-10-22 | NUEVO | 2026-10-22 |  | 2.7
28229 - PIAZZA PPTO C | P - 125 | Tremie 1/2" | Concreto | Pilote Kelly Torre 2 #31 | 2026-05-16 | 2026-05-23 | 2026-05-26 | 7 | 34.5 | 32.5 | 94.2 | TREMIE | 41 | TREMIE-41-7 | 2026-10-22 | NUEVO | 2026-10-22 |  | -2
28229 - PIAZZA PPTO C | P - 125 | Tremie 1/2" | Concreto | Pilote Kelly Torre 2 #31 | 2026-05-16 | 2026-05-23 | 2026-05-26 | 7 | 34.5 | 32.9 | 95.4 | TREMIE | 41 | TREMIE-41-7 | 2026-10-22 | NUEVO | 2026-10-22 |  | -1.6
28229 - PIAZZA PPTO C | P - 125 | Tremie 1/2" | Concreto | Pilote Kelly Torre 2 #31 | 2026-05-16 | 2026-05-19 | 2026-05-26 | 3 | 34.5 | 24.1 | 69.9 | TREMIE | 41 | TREMIE-41-3 | 2026-10-22 | NUEVO | 2026-10-22 |  | -10.4
28229 - PIAZZA PPTO C | P - 125 | Tremie 1/2" | Concreto | Pilote Kelly Torre 2 #31 | 2026-05-16 | 2026-05-19 | 2026-05-26 | 3 | 34.5 | 23.6 | 68.4 | TREMIE | 41 | TREMIE-41-3 | 2026-10-22 | NUEVO | 2026-10-22 |  | -10.9
28229 - PIAZZA PPTO C | P - 127 | Tremie 1/2" | Concreto | Pilote Kelly Torre 2 #35 y pilote Kelly #10 | 2026-05-20 | 2026-06-17 | 2026-06-18 | 28 | 34.5 | 45.6 | 132.2 | TREMIE | 41 | TREMIE-41-28 | 2026-10-22 | NUEVO | 2026-10-22 |  | 11.1
28229 - PIAZZA PPTO C | P - 127 | Tremie 1/2" | Concreto | Pilote Kelly Torre 2 #35 y pilote Kelly #10 | 2026-05-20 | 2026-06-17 | 2026-06-18 | 28 | 34.5 | 44.1 | 127.8 | TREMIE | 41 | TREMIE-41-28 | 2026-10-22 | NUEVO | 2026-10-22 |  | 9.6
28229 - PIAZZA PPTO C | P - 127 | Tremie 1/2" | Concreto | Pilote Kelly Torre 2 #35 y pilote Kelly #10 | 2026-05-20 | 2026-06-17 | 2026-06-18 | 28 | 34.5 | 46 | 133.3 | TREMIE | 41 | TREMIE-41-28 | 2026-10-22 | NUEVO | 2026-10-22 |  | 11.5
28229 - PIAZZA PPTO C | P - 127 | Tremie 1/2" | Concreto | Pilote Kelly Torre 2 #35 y pilote Kelly #10 | 2026-05-20 | 2026-06-03 | 2026-06-03 | 14 | 34.5 | 37.3 | 108.1 | TREMIE | 41 | TREMIE-41-14 | 2026-10-22 | NUEVO | 2026-10-22 |  | 2.8
28229 - PIAZZA PPTO C | P - 127 | Tremie 1/2" | Concreto | Pilote Kelly Torre 2 #35 y pilote Kelly #10 | 2026-05-20 | 2026-06-03 | 2026-06-03 | 14 | 34.5 | 37.9 | 109.9 | TREMIE | 41 | TREMIE-41-14 | 2026-10-22 | NUEVO | 2026-10-22 |  | 3.4
28229 - PIAZZA PPTO C | P - 127 | Tremie 1/2" | Concreto | Pilote Kelly Torre 2 #35 y pilote Kelly #10 | 2026-05-20 | 2026-05-27 | 2026-05-28 | 7 | 34.5 | 31.9 | 92.5 | TREMIE | 41 | TREMIE-41-7 | 2026-10-22 | NUEVO | 2026-10-22 |  | -2.6
28229 - PIAZZA PPTO C | P - 127 | Tremie 1/2" | Concreto | Pilote Kelly Torre 2 #35 y pilote Kelly #10 | 2026-05-20 | 2026-05-27 | 2026-05-28 | 7 | 34.5 | 32.3 | 93.6 | TREMIE | 41 | TREMIE-41-7 | 2026-10-22 | NUEVO | 2026-10-22 |  | -2.2
28229 - PIAZZA PPTO C | P - 127 | Tremie 1/2" | Concreto | Pilote Kelly Torre 2 #35 y pilote Kelly #10 | 2026-05-20 | 2026-05-23 | 2026-05-26 | 3 | 34.5 | 24.5 | 71 | TREMIE | 41 | TREMIE-41-3 | 2026-10-22 | NUEVO | 2026-10-22 |  | -10
28229 - PIAZZA PPTO C | P - 127 | Tremie 1/2" | Concreto | Pilote Kelly Torre 2 #35 y pilote Kelly #10 | 2026-05-20 | 2026-05-23 | 2026-05-26 | 3 | 34.5 | 24.1 | 69.9 | TREMIE | 41 | TREMIE-41-3 | 2026-10-22 | NUEVO | 2026-10-22 |  | -10.4
28229 - PIAZZA PPTO C | P - 128 | Tremie 1/2" | Concreto | Pilote Kelly Torre 2 #12 y pilote Kelly #37 | 2026-05-20 | 2026-06-17 | 2026-06-18 | 28 | 34.5 | 38.3 | 111 | TREMIE | 41 | TREMIE-41-28 | 2026-10-22 | NUEVO | 2026-10-22 |  | 3.8
28229 - PIAZZA PPTO C | P - 128 | Tremie 1/2" | Concreto | Pilote Kelly Torre 2 #12 y pilote Kelly #37 | 2026-05-20 | 2026-06-17 | 2026-06-18 | 28 | 34.5 | 37.3 | 108.1 | TREMIE | 41 | TREMIE-41-28 | 2026-10-22 | NUEVO | 2026-10-22 |  | 2.8
28229 - PIAZZA PPTO C | P - 128 | Tremie 1/2" | Concreto | Pilote Kelly Torre 2 #12 y pilote Kelly #37 | 2026-05-20 | 2026-06-17 | 2026-06-18 | 28 | 34.5 | 37.8 | 109.6 | TREMIE | 41 | TREMIE-41-28 | 2026-10-22 | NUEVO | 2026-10-22 |  | 3.3
28229 - PIAZZA PPTO C | P - 128 | Tremie 1/2" | Concreto | Pilote Kelly Torre 2 #12 y pilote Kelly #37 | 2026-05-20 | 2026-06-03 | 2026-06-03 | 14 | 34.5 | 33.4 | 96.8 | TREMIE | 41 | TREMIE-41-14 | 2026-10-22 | NUEVO | 2026-10-22 |  | -1.1
28229 - PIAZZA PPTO C | P - 128 | Tremie 1/2" | Concreto | Pilote Kelly Torre 2 #12 y pilote Kelly #37 | 2026-05-20 | 2026-06-03 | 2026-06-03 | 14 | 34.5 | 33.9 | 98.3 | TREMIE | 41 | TREMIE-41-14 | 2026-10-22 | NUEVO | 2026-10-22 |  | -0.6
28229 - PIAZZA PPTO C | P - 128 | Tremie 1/2" | Concreto | Pilote Kelly Torre 2 #12 y pilote Kelly #37 | 2026-05-20 | 2026-05-27 | 2026-05-28 | 7 | 34.5 | 29.7 | 86.1 | TREMIE | 41 | TREMIE-41-7 | 2026-10-22 | NUEVO | 2026-10-22 |  | -4.8
28229 - PIAZZA PPTO C | P - 128 | Tremie 1/2" | Concreto | Pilote Kelly Torre 2 #12 y pilote Kelly #37 | 2026-05-20 | 2026-05-27 | 2026-05-28 | 7 | 34.5 | 28.7 | 83.2 | TREMIE | 41 | TREMIE-41-7 | 2026-10-22 | NUEVO | 2026-10-22 |  | -5.8
28229 - PIAZZA PPTO C | P - 128 | Tremie 1/2" | Concreto | Pilote Kelly Torre 2 #12 y pilote Kelly #37 | 2026-05-20 | 2026-05-23 | 2026-05-26 | 3 | 34.5 | 23.8 | 69 | TREMIE | 41 | TREMIE-41-3 | 2026-10-22 | NUEVO | 2026-10-22 |  | -10.7
28229 - PIAZZA PPTO C | P - 128 | Tremie 1/2" | Concreto | Pilote Kelly Torre 2 #12 y pilote Kelly #37 | 2026-05-20 | 2026-05-23 | 2026-05-26 | 3 | 34.5 | 23.3 | 67.5 | TREMIE | 41 | TREMIE-41-3 | 2026-10-22 | NUEVO | 2026-10-22 |  | -11.2
28229 - PIAZZA PPTO C | P - 130 | Tremie 1/2" | Concreto | Pilote Kelly Torre 2 #47 | 2026-05-21 | 2026-06-18 | 2026-06-18 | 28 | 34.5 | 42.7 | 123.8 | TREMIE | 41 | TREMIE-41-28 | 2026-10-22 | NUEVO | 2026-10-22 |  | 8.2
28229 - PIAZZA PPTO C | P - 130 | Tremie 1/2" | Concreto | Pilote Kelly Torre 2 #47 | 2026-05-21 | 2026-06-18 | 2026-06-18 | 28 | 34.5 | 42.1 | 122 | TREMIE | 41 | TREMIE-41-28 | 2026-10-22 | NUEVO | 2026-10-22 |  | 7.6
28229 - PIAZZA PPTO C | P - 130 | Tremie 1/2" | Concreto | Pilote Kelly Torre 2 #47 | 2026-05-21 | 2026-06-18 | 2026-06-18 | 28 | 34.5 | 43.2 | 125.2 | TREMIE | 41 | TREMIE-41-28 | 2026-10-22 | NUEVO | 2026-10-22 |  | 8.7
28229 - PIAZZA PPTO C | P - 130 | Tremie 1/2" | Concreto | Pilote Kelly Torre 2 #47 | 2026-05-21 | 2026-06-04 | 2026-06-05 | 14 | 34.5 | 35.1 | 101.7 | TREMIE | 41 | TREMIE-41-14 | 2026-10-22 | NUEVO | 2026-10-22 |  | 0.6
28229 - PIAZZA PPTO C | P - 130 | Tremie 1/2" | Concreto | Pilote Kelly Torre 2 #47 | 2026-05-21 | 2026-06-04 | 2026-06-05 | 14 | 34.5 | 35.6 | 103.2 | TREMIE | 41 | TREMIE-41-14 | 2026-10-22 | NUEVO | 2026-10-22 |  | 1.1
28229 - PIAZZA PPTO C | P - 130 | Tremie 1/2" | Concreto | Pilote Kelly Torre 2 #47 | 2026-05-21 | 2026-05-28 | 2026-05-28 | 7 | 34.5 | 28.4 | 82.3 | TREMIE | 41 | TREMIE-41-7 | 2026-10-22 | NUEVO | 2026-10-22 |  | -6.1
28229 - PIAZZA PPTO C | P - 130 | Tremie 1/2" | Concreto | Pilote Kelly Torre 2 #47 | 2026-05-21 | 2026-05-28 | 2026-05-28 | 7 | 34.5 | 28.7 | 83.2 | TREMIE | 41 | TREMIE-41-7 | 2026-10-22 | NUEVO | 2026-10-22 |  | -5.8
28229 - PIAZZA PPTO C | P - 130 | Tremie 1/2" | Concreto | Pilote Kelly Torre 2 #47 | 2026-05-21 | 2026-05-24 | 2026-05-26 | 3 | 34.5 | 24.5 | 71 | TREMIE | 41 | TREMIE-41-3 | 2026-10-22 | NUEVO | 2026-10-22 |  | -10
28229 - PIAZZA PPTO C | P - 130 | Tremie 1/2" | Concreto | Pilote Kelly Torre 2 #47 | 2026-05-21 | 2026-05-24 | 2026-05-26 | 3 | 34.5 | 24.1 | 69.9 | TREMIE | 41 | TREMIE-41-3 | 2026-10-22 | NUEVO | 2026-10-22 |  | -10.4
28229 - PIAZZA PPTO C | P - 131 | Tremie 1" | Concreto | Zonas comunes pilote Kelly #152 y pilote Kelly #127 y pilote kelly #110 | 2026-05-21 | 2026-06-18 | 2026-06-18 | 28 | 27.6 | 28.7 | 104 | TREMIE | 28 | TREMIE-28-28 | 2026-10-22 | NUEVO | 2026-10-22 | 28 | 1.1
28229 - PIAZZA PPTO C | P - 131 | Tremie 1" | Concreto | Zonas comunes pilote Kelly #152 y pilote Kelly #127 y pilote kelly #110 | 2026-05-21 | 2026-06-18 | 2026-06-18 | 28 | 27.6 | 27.9 | 101.1 | TREMIE | 28 | TREMIE-28-28 | 2026-10-22 | NUEVO | 2026-10-22 | 28 | 0.3
28229 - PIAZZA PPTO C | P - 131 | Tremie 1" | Concreto | Zonas comunes pilote Kelly #152 y pilote Kelly #127 y pilote kelly #110 | 2026-05-21 | 2026-06-18 | 2026-06-18 | 28 | 27.6 | 28.3 | 102.5 | TREMIE | 28 | TREMIE-28-28 | 2026-10-22 | NUEVO | 2026-10-22 | 28 | 0.7
28229 - PIAZZA PPTO C | P - 131 | Tremie 1" | Concreto | Zonas comunes pilote Kelly #152 y pilote Kelly #127 y pilote kelly #110 | 2026-05-21 | 2026-06-04 | 2026-06-05 | 14 | 27.6 | 24.5 | 88.8 | TREMIE | 28 | TREMIE-28-14 | 2026-10-22 | NUEVO | 2026-10-22 | 19.79 | -3.1
28229 - PIAZZA PPTO C | P - 131 | Tremie 1" | Concreto | Zonas comunes pilote Kelly #152 y pilote Kelly #127 y pilote kelly #110 | 2026-05-21 | 2026-06-04 | 2026-06-05 | 14 | 27.6 | 24.7 | 89.5 | TREMIE | 28 | TREMIE-28-14 | 2026-10-22 | NUEVO | 2026-10-22 | 19.79 | -2.9
28229 - PIAZZA PPTO C | P - 131 | Tremie 1" | Concreto | Zonas comunes pilote Kelly #152 y pilote Kelly #127 y pilote kelly #110 | 2026-05-21 | 2026-05-28 | 2026-05-28 | 7 | 27.6 | 21.2 | 76.8 | TREMIE | 28 | TREMIE-28-7 | 2026-10-22 | NUEVO | 2026-10-22 | 15.68 | -6.4
28229 - PIAZZA PPTO C | P - 131 | Tremie 1" | Concreto | Zonas comunes pilote Kelly #152 y pilote Kelly #127 y pilote kelly #110 | 2026-05-21 | 2026-05-28 | 2026-05-28 | 7 | 27.6 | 21.4 | 77.5 | TREMIE | 28 | TREMIE-28-7 | 2026-10-22 | NUEVO | 2026-10-22 | 15.68 | -6.2
28229 - PIAZZA PPTO C | P - 131 | Tremie 1" | Concreto | Zonas comunes pilote Kelly #152 y pilote Kelly #127 y pilote kelly #110 | 2026-05-21 | 2026-05-24 | 2026-05-26 | 3 | 27.6 | 16.9 | 61.2 | TREMIE | 28 | TREMIE-28-3 | 2026-10-22 | NUEVO | 2026-10-22 | 8.4 | -10.7
28229 - PIAZZA PPTO C | P - 131 | Tremie 1" | Concreto | Zonas comunes pilote Kelly #152 y pilote Kelly #127 y pilote kelly #110 | 2026-05-21 | 2026-05-24 | 2026-05-26 | 3 | 27.6 | 16.6 | 60.1 | TREMIE | 28 | TREMIE-28-3 | 2026-10-22 | NUEVO | 2026-10-22 | 8.4 | -11
28229 - PIAZZA PPTO C | P - 132 | Tremie 1/2" | Concreto | Pilote Kelly Torre 2 #02 | 2026-05-21 | 2026-06-18 | 2026-06-18 | 28 | 34.5 | 38.8 | 112.5 | TREMIE | 41 | TREMIE-41-28 | 2026-10-22 | NUEVO | 2026-10-22 |  | 4.3
28229 - PIAZZA PPTO C | P - 132 | Tremie 1/2" | Concreto | Pilote Kelly Torre 2 #02 | 2026-05-21 | 2026-06-18 | 2026-06-18 | 28 | 34.5 | 38.1 | 110.4 | TREMIE | 41 | TREMIE-41-28 | 2026-10-22 | NUEVO | 2026-10-22 |  | 3.6
28229 - PIAZZA PPTO C | P - 132 | Tremie 1/2" | Concreto | Pilote Kelly Torre 2 #02 | 2026-05-21 | 2026-06-18 | 2026-06-18 | 28 | 34.5 | 38.5 | 111.6 | TREMIE | 41 | TREMIE-41-28 | 2026-10-22 | NUEVO | 2026-10-22 |  | 4
28229 - PIAZZA PPTO C | P - 132 | Tremie 1/2" | Concreto | Pilote Kelly Torre 2 #02 | 2026-05-21 | 2026-06-04 | 2026-06-05 | 14 | 34.5 | 33.4 | 96.8 | TREMIE | 41 | TREMIE-41-14 | 2026-10-22 | NUEVO | 2026-10-22 |  | -1.1
28229 - PIAZZA PPTO C | P - 132 | Tremie 1/2" | Concreto | Pilote Kelly Torre 2 #02 | 2026-05-21 | 2026-06-04 | 2026-06-05 | 14 | 34.5 | 33.9 | 98.3 | TREMIE | 41 | TREMIE-41-14 | 2026-10-22 | NUEVO | 2026-10-22 |  | -0.6
28229 - PIAZZA PPTO C | P - 132 | Tremie 1/2" | Concreto | Pilote Kelly Torre 2 #02 | 2026-05-21 | 2026-05-28 | 2026-05-28 | 7 | 34.5 | 29.3 | 84.9 | TREMIE | 41 | TREMIE-41-7 | 2026-10-22 | NUEVO | 2026-10-22 |  | -5.2
28229 - PIAZZA PPTO C | P - 132 | Tremie 1/2" | Concreto | Pilote Kelly Torre 2 #02 | 2026-05-21 | 2026-05-28 | 2026-05-28 | 7 | 34.5 | 28.4 | 82.3 | TREMIE | 41 | TREMIE-41-7 | 2026-10-22 | NUEVO | 2026-10-22 |  | -6.1
28229 - PIAZZA PPTO C | P - 132 | Tremie 1/2" | Concreto | Pilote Kelly Torre 2 #02 | 2026-05-21 | 2026-05-24 | 2026-05-26 | 3 | 34.5 | 25.2 | 73 | TREMIE | 41 | TREMIE-41-3 | 2026-10-22 | NUEVO | 2026-10-22 |  | -9.3
28229 - PIAZZA PPTO C | P - 132 | Tremie 1/2" | Concreto | Pilote Kelly Torre 2 #02 | 2026-05-21 | 2026-05-24 | 2026-05-26 | 3 | 34.5 | 24.6 | 71.3 | TREMIE | 41 | TREMIE-41-3 | 2026-10-22 | NUEVO | 2026-10-22 |  | -9.9
28229 - PIAZZA PPTO C | P - 138 | Tremie 1/2" | Concreto | Pilote Kelly torre 2 # 03 y pilote Kelly # 45 | 2026-05-25 | 2026-06-22 | 2026-06-22 | 28 | 34.5 | 43.5 | 126.1 | TREMIE | 41 | TREMIE-41-28 | 2026-10-22 | NUEVO | 2026-10-22 |  | 9
28229 - PIAZZA PPTO C | P - 138 | Tremie 1/2" | Concreto | Pilote Kelly torre 2 # 03 y pilote Kelly # 45 | 2026-05-25 | 2026-06-22 | 2026-06-22 | 28 | 34.5 | 42.6 | 123.5 | TREMIE | 41 | TREMIE-41-28 | 2026-10-22 | NUEVO | 2026-10-22 |  | 8.1
28229 - PIAZZA PPTO C | P - 138 | Tremie 1/2" | Concreto | Pilote Kelly torre 2 # 03 y pilote Kelly # 45 | 2026-05-25 | 2026-06-22 | 2026-06-22 | 28 | 34.5 | 43 | 124.6 | TREMIE | 41 | TREMIE-41-28 | 2026-10-22 | NUEVO | 2026-10-22 |  | 8.5
28229 - PIAZZA PPTO C | P - 138 | Tremie 1/2" | Concreto | Pilote Kelly torre 2 # 03 y pilote Kelly # 45 | 2026-05-25 | 2026-06-08 | 2026-06-10 | 14 | 34.5 | 36.3 | 105.2 | TREMIE | 41 | TREMIE-41-14 | 2026-10-22 | NUEVO | 2026-10-22 |  | 1.8
28229 - PIAZZA PPTO C | P - 138 | Tremie 1/2" | Concreto | Pilote Kelly torre 2 # 03 y pilote Kelly # 45 | 2026-05-25 | 2026-06-08 | 2026-06-10 | 14 | 34.5 | 35.7 | 103.5 | TREMIE | 41 | TREMIE-41-14 | 2026-10-22 | NUEVO | 2026-10-22 |  | 1.2
28229 - PIAZZA PPTO C | P - 138 | Tremie 1/2" | Concreto | Pilote Kelly torre 2 # 03 y pilote Kelly # 45 | 2026-05-25 | 2026-06-01 | 2026-06-03 | 7 | 34.5 | 28.3 | 82 | TREMIE | 41 | TREMIE-41-7 | 2026-10-22 | NUEVO | 2026-10-22 |  | -6.2
28229 - PIAZZA PPTO C | P - 138 | Tremie 1/2" | Concreto | Pilote Kelly torre 2 # 03 y pilote Kelly # 45 | 2026-05-25 | 2026-06-01 | 2026-06-03 | 7 | 34.5 | 27.8 | 80.6 | TREMIE | 41 | TREMIE-41-7 | 2026-10-22 | NUEVO | 2026-10-22 |  | -6.7
28229 - PIAZZA PPTO C | P - 138 | Tremie 1/2" | Concreto | Pilote Kelly torre 2 # 03 y pilote Kelly # 45 | 2026-05-25 | 2026-05-28 | 2026-06-01 | 3 | 34.5 | 20.9 | 60.6 | TREMIE | 41 | TREMIE-41-3 | 2026-10-22 | NUEVO | 2026-10-22 |  | -13.6
28229 - PIAZZA PPTO C | P - 138 | Tremie 1/2" | Concreto | Pilote Kelly torre 2 # 03 y pilote Kelly # 45 | 2026-05-25 | 2026-05-28 | 2026-06-01 | 3 | 34.5 | 20.6 | 59.7 | TREMIE | 41 | TREMIE-41-3 | 2026-10-22 | NUEVO | 2026-10-22 |  | -13.9
28229 - PIAZZA PPTO C | P - 139 | Tremie 1" | Concreto | Zonas comunes pilote kelly # 37 y pilote kelly # 57 y pilote kelly # 155. | 2026-05-25 | 2026-06-22 | 2026-06-22 | 28 | 27.6 | 26.9 | 97.5 | TREMIE | 28 | TREMIE-28-28 | 2026-10-22 | NUEVO | 2026-10-22 | 28 | -0.7
28229 - PIAZZA PPTO C | P - 139 | Tremie 1" | Concreto | Zonas comunes pilote kelly # 37 y pilote kelly # 57 y pilote kelly # 155. | 2026-05-25 | 2026-06-22 | 2026-06-22 | 28 | 27.6 | 26.7 | 96.7 | TREMIE | 28 | TREMIE-28-28 | 2026-10-22 | NUEVO | 2026-10-22 | 28 | -0.9
28229 - PIAZZA PPTO C | P - 139 | Tremie 1" | Concreto | Zonas comunes pilote kelly # 37 y pilote kelly # 57 y pilote kelly # 155. | 2026-05-25 | 2026-06-22 | 2026-06-22 | 28 | 27.6 | 26.4 | 95.7 | TREMIE | 28 | TREMIE-28-28 | 2026-10-22 | NUEVO | 2026-10-22 | 28 | -1.2
28229 - PIAZZA PPTO C | P - 139 | Tremie 1" | Concreto | Zonas comunes pilote kelly # 37 y pilote kelly # 57 y pilote kelly # 155. | 2026-05-25 | 2026-06-08 | 2026-06-10 | 14 | 27.6 | 23.2 | 84.1 | TREMIE | 28 | TREMIE-28-14 | 2026-10-22 | NUEVO | 2026-10-22 | 19.79 | -4.4
28229 - PIAZZA PPTO C | P - 139 | Tremie 1" | Concreto | Zonas comunes pilote kelly # 37 y pilote kelly # 57 y pilote kelly # 155. | 2026-05-25 | 2026-06-08 | 2026-06-10 | 14 | 27.6 | 22.5 | 81.5 | TREMIE | 28 | TREMIE-28-14 | 2026-10-22 | NUEVO | 2026-10-22 | 19.79 | -5.1
28229 - PIAZZA PPTO C | P - 139 | Tremie 1" | Concreto | Zonas comunes pilote kelly # 37 y pilote kelly # 57 y pilote kelly # 155. | 2026-05-25 | 2026-06-01 | 2026-06-03 | 7 | 27.6 | 19.2 | 69.6 | TREMIE | 28 | TREMIE-28-7 | 2026-10-22 | NUEVO | 2026-10-22 | 15.68 | -8.4
28229 - PIAZZA PPTO C | P - 139 | Tremie 1" | Concreto | Zonas comunes pilote kelly # 37 y pilote kelly # 57 y pilote kelly # 155. | 2026-05-25 | 2026-06-01 | 2026-06-03 | 7 | 27.6 | 18.3 | 66.3 | TREMIE | 28 | TREMIE-28-7 | 2026-10-22 | NUEVO | 2026-10-22 | 15.68 | -9.3
28229 - PIAZZA PPTO C | P - 139 | Tremie 1" | Concreto | Zonas comunes pilote kelly # 37 y pilote kelly # 57 y pilote kelly # 155. | 2026-05-25 | 2026-05-28 | 2026-06-01 | 3 | 27.6 | 10.1 | 36.6 | TREMIE | 28 | TREMIE-28-3 | 2026-10-22 | NUEVO | 2026-10-22 | 8.4 | -17.5
28229 - PIAZZA PPTO C | P - 139 | Tremie 1" | Concreto | Zonas comunes pilote kelly # 37 y pilote kelly # 57 y pilote kelly # 155. | 2026-05-25 | 2026-05-28 | 2026-06-01 | 3 | 27.6 | 9.7 | 35.1 | TREMIE | 28 | TREMIE-28-3 | 2026-10-22 | NUEVO | 2026-10-22 | 8.4 | -17.9
28229 - PIAZZA PPTO C | P - 140 | Tremie 1" | Concreto | Zonas comunes pilote kelly # 130 y pilote kelly # 146 y pilote kelly # 107. | 2026-05-26 | 2026-06-23 | 2026-06-25 | 28 | 27.6 | 35.5 | 128.6 | TREMIE | 28 | TREMIE-28-28 | 2026-10-22 | NUEVO | 2026-10-22 | 28 | 7.9
28229 - PIAZZA PPTO C | P - 140 | Tremie 1" | Concreto | Zonas comunes pilote kelly # 130 y pilote kelly # 146 y pilote kelly # 107. | 2026-05-26 | 2026-06-23 | 2026-06-25 | 28 | 27.6 | 35.1 | 127.2 | TREMIE | 28 | TREMIE-28-28 | 2026-10-22 | NUEVO | 2026-10-22 | 28 | 7.5
28229 - PIAZZA PPTO C | P - 140 | Tremie 1" | Concreto | Zonas comunes pilote kelly # 130 y pilote kelly # 146 y pilote kelly # 107. | 2026-05-26 | 2026-06-23 | 2026-06-25 | 28 | 27.6 | 35.9 | 130.1 | TREMIE | 28 | TREMIE-28-28 | 2026-10-22 | NUEVO | 2026-10-22 | 28 | 8.3
28229 - PIAZZA PPTO C | P - 140 | Tremie 1" | Concreto | Zonas comunes pilote kelly # 130 y pilote kelly # 146 y pilote kelly # 107. | 2026-05-26 | 2026-06-09 | 2026-06-10 | 14 | 27.6 | 30 | 108.7 | TREMIE | 28 | TREMIE-28-14 | 2026-10-22 | NUEVO | 2026-10-22 | 19.79 | 2.4
28229 - PIAZZA PPTO C | P - 140 | Tremie 1" | Concreto | Zonas comunes pilote kelly # 130 y pilote kelly # 146 y pilote kelly # 107. | 2026-05-26 | 2026-06-09 | 2026-06-10 | 14 | 27.6 | 30.1 | 109.1 | TREMIE | 28 | TREMIE-28-14 | 2026-10-22 | NUEVO | 2026-10-22 | 19.79 | 2.5
28229 - PIAZZA PPTO C | P - 140 | Tremie 1" | Concreto | Zonas comunes pilote kelly # 130 y pilote kelly # 146 y pilote kelly # 107. | 2026-05-26 | 2026-06-02 | 2026-06-03 | 7 | 27.6 | 26.3 | 95.3 | TREMIE | 28 | TREMIE-28-7 | 2026-10-22 | NUEVO | 2026-10-22 | 15.68 | -1.3
28229 - PIAZZA PPTO C | P - 140 | Tremie 1" | Concreto | Zonas comunes pilote kelly # 130 y pilote kelly # 146 y pilote kelly # 107. | 2026-05-26 | 2026-06-02 | 2026-06-03 | 7 | 27.6 | 25.8 | 93.5 | TREMIE | 28 | TREMIE-28-7 | 2026-10-22 | NUEVO | 2026-10-22 | 15.68 | -1.8
28229 - PIAZZA PPTO C | P - 140 | Tremie 1" | Concreto | Zonas comunes pilote kelly # 130 y pilote kelly # 146 y pilote kelly # 107. | 2026-05-26 | 2026-05-29 | 2026-06-01 | 3 | 27.6 | 14.2 | 51.4 | TREMIE | 28 | TREMIE-28-3 | 2026-10-22 | NUEVO | 2026-10-22 | 8.4 | -13.4
28229 - PIAZZA PPTO C | P - 140 | Tremie 1" | Concreto | Zonas comunes pilote kelly # 130 y pilote kelly # 146 y pilote kelly # 107. | 2026-05-26 | 2026-05-29 | 2026-06-01 | 3 | 27.6 | 14.4 | 52.2 | TREMIE | 28 | TREMIE-28-3 | 2026-10-22 | NUEVO | 2026-10-22 | 8.4 | -13.2
28229 - PIAZZA PPTO C | P - 141 | Tremie 1/2" | Concreto | Pilote kelly torre 2 # 38. | 2026-05-26 | 2026-06-23 | 2026-06-25 | 28 | 34.5 | 41.1 | 119.1 | TREMIE | 41 | TREMIE-41-28 | 2026-10-22 | NUEVO | 2026-10-22 |  | 6.6
28229 - PIAZZA PPTO C | P - 141 | Tremie 1/2" | Concreto | Pilote kelly torre 2 # 38. | 2026-05-26 | 2026-06-23 | 2026-06-25 | 28 | 34.5 | 41.6 | 120.6 | TREMIE | 41 | TREMIE-41-28 | 2026-10-22 | NUEVO | 2026-10-22 |  | 7.1
28229 - PIAZZA PPTO C | P - 141 | Tremie 1/2" | Concreto | Pilote kelly torre 2 # 38. | 2026-05-26 | 2026-06-23 | 2026-06-25 | 28 | 34.5 | 40.9 | 118.6 | TREMIE | 41 | TREMIE-41-28 | 2026-10-22 | NUEVO | 2026-10-22 |  | 6.4
28229 - PIAZZA PPTO C | P - 141 | Tremie 1/2" | Concreto | Pilote kelly torre 2 # 38. | 2026-05-26 | 2026-06-09 | 2026-06-10 | 14 | 34.5 | 35.7 | 103.5 | TREMIE | 41 | TREMIE-41-14 | 2026-10-22 | NUEVO | 2026-10-22 |  | 1.2
28229 - PIAZZA PPTO C | P - 141 | Tremie 1/2" | Concreto | Pilote kelly torre 2 # 38. | 2026-05-26 | 2026-06-09 | 2026-06-10 | 14 | 34.5 | 34.5 | 100 | TREMIE | 41 | TREMIE-41-14 | 2026-10-22 | NUEVO | 2026-10-22 |  | 0
28229 - PIAZZA PPTO C | P - 141 | Tremie 1/2" | Concreto | Pilote kelly torre 2 # 38. | 2026-05-26 | 2026-06-02 | 2026-06-03 | 7 | 34.5 | 30 | 87 | TREMIE | 41 | TREMIE-41-7 | 2026-10-22 | NUEVO | 2026-10-22 |  | -4.5
28229 - PIAZZA PPTO C | P - 141 | Tremie 1/2" | Concreto | Pilote kelly torre 2 # 38. | 2026-05-26 | 2026-06-02 | 2026-06-03 | 7 | 34.5 | 29 | 84.1 | TREMIE | 41 | TREMIE-41-7 | 2026-10-22 | NUEVO | 2026-10-22 |  | -5.5
28229 - PIAZZA PPTO C | P - 141 | Tremie 1/2" | Concreto | Pilote kelly torre 2 # 38. | 2026-05-26 | 2026-05-29 | 2026-06-01 | 3 | 34.5 | 13.6 | 39.4 | TREMIE | 41 | TREMIE-41-3 | 2026-10-22 | NUEVO | 2026-10-22 |  | -20.9
28229 - PIAZZA PPTO C | P - 141 | Tremie 1/2" | Concreto | Pilote kelly torre 2 # 38. | 2026-05-26 | 2026-05-29 | 2026-06-01 | 3 | 34.5 | 13 | 37.7 | TREMIE | 41 | TREMIE-41-3 | 2026-10-22 | NUEVO | 2026-10-22 |  | -21.5
28229 - PIAZZA PPTO C | P - 142 | Tremie 1/2 " | Concreto | Pilote Kelly torre 2 # 29 | 2026-05-26 | 2026-06-23 | 2026-06-25 | 28 | 34.5 | 44.6 | 129.3 | TREMIE | 41 | TREMIE-41-28 | 2026-10-22 | NUEVO | 2026-10-22 |  | 10.1
28229 - PIAZZA PPTO C | P - 142 | Tremie 1/2 " | Concreto | Pilote Kelly torre 2 # 29 | 2026-05-26 | 2026-06-23 | 2026-06-25 | 28 | 34.5 | 42.9 | 124.3 | TREMIE | 41 | TREMIE-41-28 | 2026-10-22 | NUEVO | 2026-10-22 |  | 8.4
28229 - PIAZZA PPTO C | P - 142 | Tremie 1/2 " | Concreto | Pilote Kelly torre 2 # 29 | 2026-05-26 | 2026-06-23 | 2026-06-25 | 28 | 34.5 | 44.3 | 128.4 | TREMIE | 41 | TREMIE-41-28 | 2026-10-22 | NUEVO | 2026-10-22 |  | 9.8
28229 - PIAZZA PPTO C | P - 142 | Tremie 1/2 " | Concreto | Pilote Kelly torre 2 # 29 | 2026-05-26 | 2026-06-09 | 2026-06-10 | 14 | 34.5 | 36.2 | 104.9 | TREMIE | 41 | TREMIE-41-14 | 2026-10-22 | NUEVO | 2026-10-22 |  | 1.7
28229 - PIAZZA PPTO C | P - 142 | Tremie 1/2 " | Concreto | Pilote Kelly torre 2 # 29 | 2026-05-26 | 2026-06-09 | 2026-06-10 | 14 | 34.5 | 36.3 | 105.2 | TREMIE | 41 | TREMIE-41-14 | 2026-10-22 | NUEVO | 2026-10-22 |  | 1.8
28229 - PIAZZA PPTO C | P - 142 | Tremie 1/2 " | Concreto | Pilote Kelly torre 2 # 29 | 2026-05-26 | 2026-06-02 | 2026-06-03 | 7 | 34.5 | 31.4 | 91 | TREMIE | 41 | TREMIE-41-7 | 2026-10-22 | NUEVO | 2026-10-22 |  | -3.1
28229 - PIAZZA PPTO C | P - 142 | Tremie 1/2 " | Concreto | Pilote Kelly torre 2 # 29 | 2026-05-26 | 2026-06-02 | 2026-06-03 | 7 | 34.5 | 31.8 | 92.2 | TREMIE | 41 | TREMIE-41-7 | 2026-10-22 | NUEVO | 2026-10-22 |  | -2.7
28229 - PIAZZA PPTO C | P - 142 | Tremie 1/2 " | Concreto | Pilote Kelly torre 2 # 29 | 2026-05-26 | 2026-05-29 | 2026-06-01 | 3 | 34.5 | 19 | 55.1 | TREMIE | 41 | TREMIE-41-3 | 2026-10-22 | NUEVO | 2026-10-22 |  | -15.5
28229 - PIAZZA PPTO C | P - 142 | Tremie 1/2 " | Concreto | Pilote Kelly torre 2 # 29 | 2026-05-26 | 2026-05-29 | 2026-06-01 | 3 | 34.5 | 18.6 | 53.9 | TREMIE | 41 | TREMIE-41-3 | 2026-10-22 | NUEVO | 2026-10-22 |  | -15.9
28229 - PIAZZA PPTO C | P - 143 | Tremie 1" | Concreto | Zonas comunes pilote Kelly #135 - pilote Kelly #52 - pilote Kelly #38 y pilote Kelly #34 | 2026-05-27 | 2026-06-24 | 2026-06-25 | 28 | 27.6 | 30.3 | 109.8 | TREMIE | 28 | TREMIE-28-28 | 2026-10-22 | NUEVO | 2026-10-22 | 28 | 2.7
28229 - PIAZZA PPTO C | P - 143 | Tremie 1" | Concreto | Zonas comunes pilote Kelly #135 - pilote Kelly #52 - pilote Kelly #38 y pilote Kelly #34 | 2026-05-27 | 2026-06-24 | 2026-06-25 | 28 | 27.6 | 29.5 | 106.9 | TREMIE | 28 | TREMIE-28-28 | 2026-10-22 | NUEVO | 2026-10-22 | 28 | 1.9
28229 - PIAZZA PPTO C | P - 143 | Tremie 1" | Concreto | Zonas comunes pilote Kelly #135 - pilote Kelly #52 - pilote Kelly #38 y pilote Kelly #34 | 2026-05-27 | 2026-06-24 | 2026-06-25 | 28 | 27.6 | 29.7 | 107.6 | TREMIE | 28 | TREMIE-28-28 | 2026-10-22 | NUEVO | 2026-10-22 | 28 | 2.1
28229 - PIAZZA PPTO C | P - 143 | Tremie 1" | Concreto | Zonas comunes pilote Kelly #135 - pilote Kelly #52 - pilote Kelly #38 y pilote Kelly #34 | 2026-05-27 | 2026-06-10 | 2026-06-12 | 14 | 27.6 | 26.2 | 94.9 | TREMIE | 28 | TREMIE-28-14 | 2026-10-22 | NUEVO | 2026-10-22 | 19.79 | -1.4
28229 - PIAZZA PPTO C | P - 143 | Tremie 1" | Concreto | Zonas comunes pilote Kelly #135 - pilote Kelly #52 - pilote Kelly #38 y pilote Kelly #34 | 2026-05-27 | 2026-06-10 | 2026-06-12 | 14 | 27.6 | 25.8 | 93.5 | TREMIE | 28 | TREMIE-28-14 | 2026-10-22 | NUEVO | 2026-10-22 | 19.79 | -1.8
28229 - PIAZZA PPTO C | P - 143 | Tremie 1" | Concreto | Zonas comunes pilote Kelly #135 - pilote Kelly #52 - pilote Kelly #38 y pilote Kelly #34 | 2026-05-27 | 2026-06-03 | 2026-06-03 | 7 | 27.6 | 22.5 | 81.5 | TREMIE | 28 | TREMIE-28-7 | 2026-10-22 | NUEVO | 2026-10-22 | 15.68 | -5.1
28229 - PIAZZA PPTO C | P - 143 | Tremie 1" | Concreto | Zonas comunes pilote Kelly #135 - pilote Kelly #52 - pilote Kelly #38 y pilote Kelly #34 | 2026-05-27 | 2026-06-03 | 2026-06-03 | 7 | 27.6 | 22.8 | 82.6 | TREMIE | 28 | TREMIE-28-7 | 2026-10-22 | NUEVO | 2026-10-22 | 15.68 | -4.8
28229 - PIAZZA PPTO C | P - 143 | Tremie 1" | Concreto | Zonas comunes pilote Kelly #135 - pilote Kelly #52 - pilote Kelly #38 y pilote Kelly #34 | 2026-05-27 | 2026-05-30 | 2026-06-02 | 3 | 27.6 | 18.8 | 68.1 | TREMIE | 28 | TREMIE-28-3 | 2026-10-22 | NUEVO | 2026-10-22 | 8.4 | -8.8
28229 - PIAZZA PPTO C | P - 143 | Tremie 1" | Concreto | Zonas comunes pilote Kelly #135 - pilote Kelly #52 - pilote Kelly #38 y pilote Kelly #34 | 2026-05-27 | 2026-05-30 | 2026-06-02 | 3 | 27.6 | 18.7 | 67.8 | TREMIE | 28 | TREMIE-28-3 | 2026-10-22 | NUEVO | 2026-10-22 | 8.4 | -8.9
28229 - PIAZZA PPTO C | P - 145 | Tremie 1" | Concreto | Pilote Kelly zonas comunes #97 - pilote Kelly # 80 y pilote Kelly #50 | 2026-05-28 | 2026-06-25 | 2026-06-25 | 28 | 27.6 | 32.5 | 117.8 | TREMIE | 28 | TREMIE-28-28 | 2026-10-22 | NUEVO | 2026-10-22 | 28 | 4.9
28229 - PIAZZA PPTO C | P - 145 | Tremie 1" | Concreto | Pilote Kelly zonas comunes #97 - pilote Kelly # 80 y pilote Kelly #50 | 2026-05-28 | 2026-06-25 | 2026-06-25 | 28 | 27.6 | 32.9 | 119.2 | TREMIE | 28 | TREMIE-28-28 | 2026-10-22 | NUEVO | 2026-10-22 | 28 | 5.3
28229 - PIAZZA PPTO C | P - 145 | Tremie 1" | Concreto | Pilote Kelly zonas comunes #97 - pilote Kelly # 80 y pilote Kelly #50 | 2026-05-28 | 2026-06-25 | 2026-06-25 | 28 | 27.6 | 32 | 115.9 | TREMIE | 28 | TREMIE-28-28 | 2026-10-22 | NUEVO | 2026-10-22 | 28 | 4.4
28229 - PIAZZA PPTO C | P - 145 | Tremie 1" | Concreto | Pilote Kelly zonas comunes #97 - pilote Kelly # 80 y pilote Kelly #50 | 2026-05-28 | 2026-06-11 | 2026-06-12 | 14 | 27.6 | 27.5 | 99.6 | TREMIE | 28 | TREMIE-28-14 | 2026-10-22 | NUEVO | 2026-10-22 | 19.79 | -0.1
28229 - PIAZZA PPTO C | P - 145 | Tremie 1" | Concreto | Pilote Kelly zonas comunes #97 - pilote Kelly # 80 y pilote Kelly #50 | 2026-05-28 | 2026-06-11 | 2026-06-12 | 14 | 27.6 | 26.7 | 96.7 | TREMIE | 28 | TREMIE-28-14 | 2026-10-22 | NUEVO | 2026-10-22 | 19.79 | -0.9
28229 - PIAZZA PPTO C | P - 145 | Tremie 1" | Concreto | Pilote Kelly zonas comunes #97 - pilote Kelly # 80 y pilote Kelly #50 | 2026-05-28 | 2026-06-04 | 2026-06-05 | 7 | 27.6 | 22.4 | 81.2 | TREMIE | 28 | TREMIE-28-7 | 2026-10-22 | NUEVO | 2026-10-22 | 15.68 | -5.2
28229 - PIAZZA PPTO C | P - 145 | Tremie 1" | Concreto | Pilote Kelly zonas comunes #97 - pilote Kelly # 80 y pilote Kelly #50 | 2026-05-28 | 2026-06-04 | 2026-06-05 | 7 | 27.6 | 21.7 | 78.6 | TREMIE | 28 | TREMIE-28-7 | 2026-10-22 | NUEVO | 2026-10-22 | 15.68 | -5.9
28229 - PIAZZA PPTO C | P - 145 | Tremie 1" | Concreto | Pilote Kelly zonas comunes #97 - pilote Kelly # 80 y pilote Kelly #50 | 2026-05-28 | 2026-05-31 | 2026-06-02 | 3 | 27.6 | 17.9 | 64.9 | TREMIE | 28 | TREMIE-28-3 | 2026-10-22 | NUEVO | 2026-10-22 | 8.4 | -9.7
28229 - PIAZZA PPTO C | P - 145 | Tremie 1" | Concreto | Pilote Kelly zonas comunes #97 - pilote Kelly # 80 y pilote Kelly #50 | 2026-05-28 | 2026-05-31 | 2026-06-02 | 3 | 27.6 | 17.1 | 62 | TREMIE | 28 | TREMIE-28-3 | 2026-10-22 | NUEVO | 2026-10-22 | 8.4 | -10.5
28229 - PIAZZA PPTO C | P - 146 | Tremie 1/2" | Concreto | Pilote Kelly Torre 2 #40 | 2026-05-28 | 2026-06-25 | 2026-06-25 | 28 | 34.5 | 41.3 | 119.7 | TREMIE | 41 | TREMIE-41-28 | 2026-10-22 | NUEVO | 2026-10-22 |  | 6.8
28229 - PIAZZA PPTO C | P - 146 | Tremie 1/2" | Concreto | Pilote Kelly Torre 2 #40 | 2026-05-28 | 2026-06-25 | 2026-06-25 | 28 | 34.5 | 40 | 115.9 | TREMIE | 41 | TREMIE-41-28 | 2026-10-22 | NUEVO | 2026-10-22 |  | 5.5
28229 - PIAZZA PPTO C | P - 146 | Tremie 1/2" | Concreto | Pilote Kelly Torre 2 #40 | 2026-05-28 | 2026-06-25 | 2026-06-25 | 28 | 34.5 | 40.5 | 117.4 | TREMIE | 41 | TREMIE-41-28 | 2026-10-22 | NUEVO | 2026-10-22 |  | 6
28229 - PIAZZA PPTO C | P - 146 | Tremie 1/2" | Concreto | Pilote Kelly Torre 2 #40 | 2026-05-28 | 2026-06-11 | 2026-06-12 | 14 | 34.5 | 33.5 | 97.1 | TREMIE | 41 | TREMIE-41-14 | 2026-10-22 | NUEVO | 2026-10-22 |  | -1
28229 - PIAZZA PPTO C | P - 146 | Tremie 1/2" | Concreto | Pilote Kelly Torre 2 #40 | 2026-05-28 | 2026-06-11 | 2026-06-12 | 14 | 34.5 | 34 | 98.6 | TREMIE | 41 | TREMIE-41-14 | 2026-10-22 | NUEVO | 2026-10-22 |  | -0.5
28229 - PIAZZA PPTO C | P - 146 | Tremie 1/2" | Concreto | Pilote Kelly Torre 2 #40 | 2026-05-28 | 2026-06-04 | 2026-06-05 | 7 | 34.5 | 27.5 | 79.7 | TREMIE | 41 | TREMIE-41-7 | 2026-10-22 | NUEVO | 2026-10-22 |  | -7
28229 - PIAZZA PPTO C | P - 146 | Tremie 1/2" | Concreto | Pilote Kelly Torre 2 #40 | 2026-05-28 | 2026-06-04 | 2026-06-05 | 7 | 34.5 | 27.2 | 78.8 | TREMIE | 41 | TREMIE-41-7 | 2026-10-22 | NUEVO | 2026-10-22 |  | -7.3
28229 - PIAZZA PPTO C | P - 146 | Tremie 1/2" | Concreto | Pilote Kelly Torre 2 #40 | 2026-05-28 | 2026-05-31 | 2026-06-02 | 3 | 34.5 | 22.8 | 66.1 | TREMIE | 41 | TREMIE-41-3 | 2026-10-22 | NUEVO | 2026-10-22 |  | -11.7
28229 - PIAZZA PPTO C | P - 146 | Tremie 1/2" | Concreto | Pilote Kelly Torre 2 #40 | 2026-05-28 | 2026-05-31 | 2026-06-02 | 3 | 34.5 | 22.3 | 64.6 | TREMIE | 41 | TREMIE-41-3 | 2026-10-22 | NUEVO | 2026-10-22 |  | -12.2
28229 - PIAZZA PPTO C | P - 147 | Tremie 1" | Concreto | Zonas comunes pilote Kelly #74 Y pilote #51 y pilote Kelly #42 y pilote Kelly #83 | 2026-05-29 | 2026-06-26 | 2026-07-01 | 28 | 27.6 | 36.8 | 133.3 | TREMIE | 28 | TREMIE-28-28 | 2026-10-22 | NUEVO | 2026-10-22 | 28 | 9.2
28229 - PIAZZA PPTO C | P - 147 | Tremie 1" | Concreto | Zonas comunes pilote Kelly #74 Y pilote #51 y pilote Kelly #42 y pilote Kelly #83 | 2026-05-29 | 2026-06-26 | 2026-07-01 | 28 | 27.6 | 37.7 | 136.6 | TREMIE | 28 | TREMIE-28-28 | 2026-10-22 | NUEVO | 2026-10-22 | 28 | 10.1
28229 - PIAZZA PPTO C | P - 147 | Tremie 1" | Concreto | Zonas comunes pilote Kelly #74 Y pilote #51 y pilote Kelly #42 y pilote Kelly #83 | 2026-05-29 | 2026-06-26 | 2026-07-01 | 28 | 27.6 | 37.1 | 134.4 | TREMIE | 28 | TREMIE-28-28 | 2026-10-22 | NUEVO | 2026-10-22 | 28 | 9.5
28229 - PIAZZA PPTO C | P - 147 | Tremie 1" | Concreto | Zonas comunes pilote Kelly #74 Y pilote #51 y pilote Kelly #42 y pilote Kelly #83 | 2026-05-29 | 2026-06-12 | 2026-06-12 | 14 | 27.6 | 30.5 | 110.5 | TREMIE | 28 | TREMIE-28-14 | 2026-10-22 | NUEVO | 2026-10-22 | 19.79 | 2.9
28229 - PIAZZA PPTO C | P - 147 | Tremie 1" | Concreto | Zonas comunes pilote Kelly #74 Y pilote #51 y pilote Kelly #42 y pilote Kelly #83 | 2026-05-29 | 2026-06-12 | 2026-06-12 | 14 | 27.6 | 31.3 | 113.4 | TREMIE | 28 | TREMIE-28-14 | 2026-10-22 | NUEVO | 2026-10-22 | 19.79 | 3.7
28229 - PIAZZA PPTO C | P - 147 | Tremie 1" | Concreto | Zonas comunes pilote Kelly #74 Y pilote #51 y pilote Kelly #42 y pilote Kelly #83 | 2026-05-29 | 2026-06-05 | 2026-06-05 | 7 | 27.6 | 25.1 | 90.9 | TREMIE | 28 | TREMIE-28-7 | 2026-10-22 | NUEVO | 2026-10-22 | 15.68 | -2.5
28229 - PIAZZA PPTO C | P - 147 | Tremie 1" | Concreto | Zonas comunes pilote Kelly #74 Y pilote #51 y pilote Kelly #42 y pilote Kelly #83 | 2026-05-29 | 2026-06-05 | 2026-06-05 | 7 | 27.6 | 25.3 | 91.7 | TREMIE | 28 | TREMIE-28-7 | 2026-10-22 | NUEVO | 2026-10-22 | 15.68 | -2.3
28229 - PIAZZA PPTO C | P - 147 | Tremie 1" | Concreto | Zonas comunes pilote Kelly #74 Y pilote #51 y pilote Kelly #42 y pilote Kelly #83 | 2026-05-29 | 2026-06-02 | 2026-06-04 | 4 | 27.6 | 21.1 | 76.4 | TREMIE | 28 | TREMIE-28-4 | 2026-10-22 | NUEVO | 2026-10-22 | 10.22 | -6.5
28229 - PIAZZA PPTO C | P - 147 | Tremie 1" | Concreto | Zonas comunes pilote Kelly #74 Y pilote #51 y pilote Kelly #42 y pilote Kelly #83 | 2026-05-29 | 2026-06-02 | 2026-06-04 | 4 | 27.6 | 21.3 | 77.2 | TREMIE | 28 | TREMIE-28-4 | 2026-10-22 | NUEVO | 2026-10-22 | 10.22 | -6.3
28229 - PIAZZA PPTO C | P - 148 | Tremie 1" | Concreto | Zonas comunes pilote Kelly #89 y barrete de la plazoleta BA - 28 | 2026-05-29 | 2026-06-26 | 2026-07-01 | 28 | 27.6 | 39.5 | 143.1 | TREMIE | 28 | TREMIE-28-28 | 2026-10-22 | NUEVO | 2026-10-22 | 28 | 11.9
28229 - PIAZZA PPTO C | P - 148 | Tremie 1" | Concreto | Zonas comunes pilote Kelly #89 y barrete de la plazoleta BA - 28 | 2026-05-29 | 2026-06-26 | 2026-07-01 | 28 | 27.6 | 38.4 | 139.1 | TREMIE | 28 | TREMIE-28-28 | 2026-10-22 | NUEVO | 2026-10-22 | 28 | 10.8
28229 - PIAZZA PPTO C | P - 148 | Tremie 1" | Concreto | Zonas comunes pilote Kelly #89 y barrete de la plazoleta BA - 28 | 2026-05-29 | 2026-06-26 | 2026-07-01 | 28 | 27.6 | 39 | 141.3 | TREMIE | 28 | TREMIE-28-28 | 2026-10-22 | NUEVO | 2026-10-22 | 28 | 11.4
28229 - PIAZZA PPTO C | P - 148 | Tremie 1" | Concreto | Zonas comunes pilote Kelly #89 y barrete de la plazoleta BA - 28 | 2026-05-29 | 2026-06-12 | 2026-06-12 | 14 | 27.6 | 32.2 | 116.7 | TREMIE | 28 | TREMIE-28-14 | 2026-10-22 | NUEVO | 2026-10-22 | 19.79 | 4.6
28229 - PIAZZA PPTO C | P - 148 | Tremie 1" | Concreto | Zonas comunes pilote Kelly #89 y barrete de la plazoleta BA - 28 | 2026-05-29 | 2026-06-12 | 2026-06-12 | 14 | 27.6 | 32.6 | 118.1 | TREMIE | 28 | TREMIE-28-14 | 2026-10-22 | NUEVO | 2026-10-22 | 19.79 | 5
28229 - PIAZZA PPTO C | P - 148 | Tremie 1" | Concreto | Zonas comunes pilote Kelly #89 y barrete de la plazoleta BA - 28 | 2026-05-29 | 2026-06-05 | 2026-06-05 | 7 | 27.6 | 27.5 | 99.6 | TREMIE | 28 | TREMIE-28-7 | 2026-10-22 | NUEVO | 2026-10-22 | 15.68 | -0.1
28229 - PIAZZA PPTO C | P - 148 | Tremie 1" | Concreto | Zonas comunes pilote Kelly #89 y barrete de la plazoleta BA - 28 | 2026-05-29 | 2026-06-05 | 2026-06-05 | 7 | 27.6 | 26.5 | 96 | TREMIE | 28 | TREMIE-28-7 | 2026-10-22 | NUEVO | 2026-10-22 | 15.68 | -1.1
28229 - PIAZZA PPTO C | P - 148 | Tremie 1" | Concreto | Zonas comunes pilote Kelly #89 y barrete de la plazoleta BA - 28 | 2026-05-29 | 2026-06-02 | 2026-06-04 | 4 | 27.6 | 22.8 | 82.6 | TREMIE | 28 | TREMIE-28-4 | 2026-10-22 | NUEVO | 2026-10-22 | 10.22 | -4.8
28229 - PIAZZA PPTO C | P - 148 | Tremie 1" | Concreto | Zonas comunes pilote Kelly #89 y barrete de la plazoleta BA - 28 | 2026-05-29 | 2026-06-02 | 2026-06-04 | 4 | 27.6 | 22 | 79.7 | TREMIE | 28 | TREMIE-28-4 | 2026-10-22 | NUEVO | 2026-10-22 | 10.22 | -5.6
28229 - PIAZZA PPTO C | P - 150 | Tremie 1" | Concreto | Pilote Kelly zonas comunes #69 y pilote Kelly #40 | 2026-05-30 | 2026-06-27 | 2026-07-01 | 28 | 27.6 | 37.8 | 137 | TREMIE | 28 | TREMIE-28-28 | 2026-10-22 | NUEVO | 2026-10-22 | 28 | 10.2
28229 - PIAZZA PPTO C | P - 150 | Tremie 1" | Concreto | Pilote Kelly zonas comunes #69 y pilote Kelly #40 | 2026-05-30 | 2026-06-27 | 2026-07-01 | 28 | 27.6 | 37.4 | 135.5 | TREMIE | 28 | TREMIE-28-28 | 2026-10-22 | NUEVO | 2026-10-22 | 28 | 9.8
28229 - PIAZZA PPTO C | P - 150 | Tremie 1" | Concreto | Pilote Kelly zonas comunes #69 y pilote Kelly #40 | 2026-05-30 | 2026-06-27 | 2026-07-01 | 28 | 27.6 | 38.4 | 139.1 | TREMIE | 28 | TREMIE-28-28 | 2026-10-22 | NUEVO | 2026-10-22 | 28 | 10.8
28229 - PIAZZA PPTO C | P - 150 | Tremie 1" | Concreto | Pilote Kelly zonas comunes #69 y pilote Kelly #40 | 2026-05-30 | 2026-06-13 | 2026-06-18 | 14 | 27.6 | 32.4 | 117.4 | TREMIE | 28 | TREMIE-28-14 | 2026-10-22 | NUEVO | 2026-10-22 | 19.79 | 4.8
28229 - PIAZZA PPTO C | P - 150 | Tremie 1" | Concreto | Pilote Kelly zonas comunes #69 y pilote Kelly #40 | 2026-05-30 | 2026-06-13 | 2026-06-18 | 14 | 27.6 | 31.9 | 115.6 | TREMIE | 28 | TREMIE-28-14 | 2026-10-22 | NUEVO | 2026-10-22 | 19.79 | 4.3
28229 - PIAZZA PPTO C | P - 150 | Tremie 1" | Concreto | Pilote Kelly zonas comunes #69 y pilote Kelly #40 | 2026-05-30 | 2026-06-06 | 2026-06-10 | 7 | 27.6 | 26.1 | 94.6 | TREMIE | 28 | TREMIE-28-7 | 2026-10-22 | NUEVO | 2026-10-22 | 15.68 | -1.5
28229 - PIAZZA PPTO C | P - 150 | Tremie 1" | Concreto | Pilote Kelly zonas comunes #69 y pilote Kelly #40 | 2026-05-30 | 2026-06-06 | 2026-06-10 | 7 | 27.6 | 26.5 | 96 | TREMIE | 28 | TREMIE-28-7 | 2026-10-22 | NUEVO | 2026-10-22 | 15.68 | -1.1
28229 - PIAZZA PPTO C | P - 150 | Tremie 1" | Concreto | Pilote Kelly zonas comunes #69 y pilote Kelly #40 | 2026-05-30 | 2026-06-02 | 2026-06-04 | 3 | 27.6 | 21 | 76.1 | TREMIE | 28 | TREMIE-28-3 | 2026-10-22 | NUEVO | 2026-10-22 | 8.4 | -6.6
28229 - PIAZZA PPTO C | P - 150 | Tremie 1" | Concreto | Pilote Kelly zonas comunes #69 y pilote Kelly #40 | 2026-05-30 | 2026-06-02 | 2026-06-04 | 3 | 27.6 | 20.6 | 74.6 | TREMIE | 28 | TREMIE-28-3 | 2026-10-22 | NUEVO | 2026-10-22 | 8.4 | -7
28229 - PIAZZA PPTO C | P - 155 | Tremie 1" | Concreto | Zonas comunes pilotes kelly #46 y pílote kelly #121 y pilote kelly 68 y pilote kelly #111 | 2026-06-03 | 2026-07-01 | 2026-07-01 | 28 | 27.6 | 48.3 | 175 | TREMIE | 28 | TREMIE-28-28 | 2026-10-22 | NUEVO | 2026-10-22 | 28 | 20.7
28229 - PIAZZA PPTO C | P - 155 | Tremie 1" | Concreto | Zonas comunes pilotes kelly #46 y pílote kelly #121 y pilote kelly 68 y pilote kelly #111 | 2026-06-03 | 2026-07-01 | 2026-07-01 | 28 | 27.6 | 47.6 | 172.5 | TREMIE | 28 | TREMIE-28-28 | 2026-10-22 | NUEVO | 2026-10-22 | 28 | 20
28229 - PIAZZA PPTO C | P - 155 | Tremie 1" | Concreto | Zonas comunes pilotes kelly #46 y pílote kelly #121 y pilote kelly 68 y pilote kelly #111 | 2026-06-03 | 2026-07-01 | 2026-07-01 | 28 | 27.6 | 49.1 | 177.9 | TREMIE | 28 | TREMIE-28-28 | 2026-10-22 | NUEVO | 2026-10-22 | 28 | 21.5
28229 - PIAZZA PPTO C | P - 155 | Tremie 1" | Concreto | Zonas comunes pilotes kelly #46 y pílote kelly #121 y pilote kelly 68 y pilote kelly #111 | 2026-06-03 | 2026-06-17 | 2026-06-18 | 14 | 27.6 | 40 | 144.9 | TREMIE | 28 | TREMIE-28-14 | 2026-10-22 | NUEVO | 2026-10-22 | 19.79 | 12.4
28229 - PIAZZA PPTO C | P - 155 | Tremie 1" | Concreto | Zonas comunes pilotes kelly #46 y pílote kelly #121 y pilote kelly 68 y pilote kelly #111 | 2026-06-03 | 2026-06-17 | 2026-06-18 | 14 | 27.6 | 40.2 | 145.7 | TREMIE | 28 | TREMIE-28-14 | 2026-10-22 | NUEVO | 2026-10-22 | 19.79 | 12.6
28229 - PIAZZA PPTO C | P - 155 | Tremie 1" | Concreto | Zonas comunes pilotes kelly #46 y pílote kelly #121 y pilote kelly 68 y pilote kelly #111 | 2026-06-03 | 2026-06-10 | 2026-06-10 | 7 | 27.6 | 33.1 | 119.9 | TREMIE | 28 | TREMIE-28-7 | 2026-10-22 | NUEVO | 2026-10-22 | 15.68 | 5.5
28229 - PIAZZA PPTO C | P - 155 | Tremie 1" | Concreto | Zonas comunes pilotes kelly #46 y pílote kelly #121 y pilote kelly 68 y pilote kelly #111 | 2026-06-03 | 2026-06-10 | 2026-06-10 | 7 | 27.6 | 32.8 | 118.8 | TREMIE | 28 | TREMIE-28-7 | 2026-10-22 | NUEVO | 2026-10-22 | 15.68 | 5.2
28229 - PIAZZA PPTO C | P - 155 | Tremie 1" | Concreto | Zonas comunes pilotes kelly #46 y pílote kelly #121 y pilote kelly 68 y pilote kelly #111 | 2026-06-03 | 2026-06-06 | 2026-06-10 | 3 | 27.6 | 29.6 | 107.2 | TREMIE | 28 | TREMIE-28-3 | 2026-10-22 | NUEVO | 2026-10-22 | 8.4 | 2
28229 - PIAZZA PPTO C | P - 155 | Tremie 1" | Concreto | Zonas comunes pilotes kelly #46 y pílote kelly #121 y pilote kelly 68 y pilote kelly #111 | 2026-06-03 | 2026-06-06 | 2026-06-10 | 3 | 27.6 | 29.5 | 106.9 | TREMIE | 28 | TREMIE-28-3 | 2026-10-22 | NUEVO | 2026-10-22 | 8.4 | 1.9
28229 - PIAZZA PPTO C | P - 156 | Tremie 1" | Concreto | Zonas comunes pilote kelly #25 y pilote kelly #154 y pilote kelly #48 | 2026-06-03 | 2026-07-01 | 2026-07-01 | 28 | 27.6 | 42.3 | 153.3 | TREMIE | 28 | TREMIE-28-28 | 2026-10-22 | NUEVO | 2026-10-22 | 28 | 14.7
28229 - PIAZZA PPTO C | P - 156 | Tremie 1" | Concreto | Zonas comunes pilote kelly #25 y pilote kelly #154 y pilote kelly #48 | 2026-06-03 | 2026-07-01 | 2026-07-01 | 28 | 27.6 | 41.6 | 150.7 | TREMIE | 28 | TREMIE-28-28 | 2026-10-22 | NUEVO | 2026-10-22 | 28 | 14
28229 - PIAZZA PPTO C | P - 156 | Tremie 1" | Concreto | Zonas comunes pilote kelly #25 y pilote kelly #154 y pilote kelly #48 | 2026-06-03 | 2026-07-01 | 2026-07-01 | 28 | 27.6 | 41.2 | 149.3 | TREMIE | 28 | TREMIE-28-28 | 2026-10-22 | NUEVO | 2026-10-22 | 28 | 13.6
28229 - PIAZZA PPTO C | P - 156 | Tremie 1" | Concreto | Zonas comunes pilote kelly #25 y pilote kelly #154 y pilote kelly #48 | 2026-06-03 | 2026-06-17 | 2026-06-18 | 14 | 27.6 | 34.4 | 124.6 | TREMIE | 28 | TREMIE-28-14 | 2026-10-22 | NUEVO | 2026-10-22 | 19.79 | 6.8
28229 - PIAZZA PPTO C | P - 156 | Tremie 1" | Concreto | Zonas comunes pilote kelly #25 y pilote kelly #154 y pilote kelly #48 | 2026-06-03 | 2026-06-17 | 2026-06-18 | 14 | 27.6 | 34.9 | 126.4 | TREMIE | 28 | TREMIE-28-14 | 2026-10-22 | NUEVO | 2026-10-22 | 19.79 | 7.3
28229 - PIAZZA PPTO C | P - 156 | Tremie 1" | Concreto | Zonas comunes pilote kelly #25 y pilote kelly #154 y pilote kelly #48 | 2026-06-03 | 2026-06-10 | 2026-06-10 | 7 | 27.6 | 28.6 | 103.6 | TREMIE | 28 | TREMIE-28-7 | 2026-10-22 | NUEVO | 2026-10-22 | 15.68 | 1
28229 - PIAZZA PPTO C | P - 156 | Tremie 1" | Concreto | Zonas comunes pilote kelly #25 y pilote kelly #154 y pilote kelly #48 | 2026-06-03 | 2026-06-10 | 2026-06-10 | 7 | 27.6 | 28.2 | 102.2 | TREMIE | 28 | TREMIE-28-7 | 2026-10-22 | NUEVO | 2026-10-22 | 15.68 | 0.6
28229 - PIAZZA PPTO C | P - 156 | Tremie 1" | Concreto | Zonas comunes pilote kelly #25 y pilote kelly #154 y pilote kelly #48 | 2026-06-03 | 2026-06-06 | 2026-06-10 | 3 | 27.6 | 25.4 | 92 | TREMIE | 28 | TREMIE-28-3 | 2026-10-22 | NUEVO | 2026-10-22 | 8.4 | -2.2
28229 - PIAZZA PPTO C | P - 156 | Tremie 1" | Concreto | Zonas comunes pilote kelly #25 y pilote kelly #154 y pilote kelly #48 | 2026-06-03 | 2026-06-06 | 2026-06-10 | 3 | 27.6 | 25.2 | 91.3 | TREMIE | 28 | TREMIE-28-3 | 2026-10-22 | NUEVO | 2026-10-22 | 8.4 | -2.4
28229 - PIAZZA PPTO C | P - 17 | Tremie 1" | Concreto | Plataforma pantalla tramo M- 3 y pilote Kely #72 de zonas comunes | 2026-04-06 | 2026-05-04 | 2026-05-06 | 28 | 27.6 | 40.2 | 145.7 | TREMIE | 28 | TREMIE-28-28 | 2026-10-22 | NUEVO | 2026-10-22 | 28 | 12.6
28229 - PIAZZA PPTO C | P - 17 | Tremie 1" | Concreto | Plataforma pantalla tramo M- 3 y pilote Kely #72 de zonas comunes | 2026-04-06 | 2026-05-04 | 2026-05-06 | 28 | 27.6 | 40 | 144.9 | TREMIE | 28 | TREMIE-28-28 | 2026-10-22 | NUEVO | 2026-10-22 | 28 | 12.4
28229 - PIAZZA PPTO C | P - 17 | Tremie 1" | Concreto | Plataforma pantalla tramo M- 3 y pilote Kely #72 de zonas comunes | 2026-04-06 | 2026-05-04 | 2026-05-06 | 28 | 27.6 | 39.2 | 142 | TREMIE | 28 | TREMIE-28-28 | 2026-10-22 | NUEVO | 2026-10-22 | 28 | 11.6
28229 - PIAZZA PPTO C | P - 17 | Tremie 1" | Concreto | Plataforma pantalla tramo M- 3 y pilote Kely #72 de zonas comunes | 2026-04-06 | 2026-04-20 | 2026-04-21 | 14 | 27.6 | 32.7 | 118.5 | TREMIE | 28 | TREMIE-28-14 | 2026-10-22 | NUEVO | 2026-10-22 | 19.79 | 5.1
28229 - PIAZZA PPTO C | P - 17 | Tremie 1" | Concreto | Plataforma pantalla tramo M- 3 y pilote Kely #72 de zonas comunes | 2026-04-06 | 2026-04-20 | 2026-04-21 | 14 | 27.6 | 33.1 | 119.9 | TREMIE | 28 | TREMIE-28-14 | 2026-10-22 | NUEVO | 2026-10-22 | 19.79 | 5.5
28229 - PIAZZA PPTO C | P - 17 | Tremie 1" | Concreto | Plataforma pantalla tramo M- 3 y pilote Kely #72 de zonas comunes | 2026-04-06 | 2026-04-13 | 2026-04-14 | 7 | 27.6 | 28.1 | 101.8 | TREMIE | 28 | TREMIE-28-7 | 2026-10-22 | NUEVO | 2026-10-22 | 15.68 | 0.5
28229 - PIAZZA PPTO C | P - 17 | Tremie 1" | Concreto | Plataforma pantalla tramo M- 3 y pilote Kely #72 de zonas comunes | 2026-04-06 | 2026-04-13 | 2026-04-14 | 7 | 27.6 | 27.1 | 98.2 | TREMIE | 28 | TREMIE-28-7 | 2026-10-22 | NUEVO | 2026-10-22 | 15.68 | -0.5
28229 - PIAZZA PPTO C | P - 17 | Tremie 1" | Concreto | Plataforma pantalla tramo M- 3 y pilote Kely #72 de zonas comunes | 2026-04-06 | 2026-04-09 | 2026-04-14 | 3 | 27.6 | 23.9 | 86.6 | TREMIE | 28 | TREMIE-28-3 | 2026-10-22 | NUEVO | 2026-10-22 | 8.4 | -3.7
28229 - PIAZZA PPTO C | P - 17 | Tremie 1" | Concreto | Plataforma pantalla tramo M- 3 y pilote Kely #72 de zonas comunes | 2026-04-06 | 2026-04-09 | 2026-04-14 | 3 | 27.6 | 23.1 | 83.7 | TREMIE | 28 | TREMIE-28-3 | 2026-10-22 | NUEVO | 2026-10-22 | 8.4 | -4.5
28229 - PIAZZA PPTO C | P - 171 | Tremie 1" | Concreto | Zonas comunes pilote Kely #156 y pilote Kely #92 y pilote kely #124 pantalla tramo M-16 plazoleta | 2026-06-17 | 2026-07-15 | 2026-07-15 | 28 | 27.6 | 44.9 | 162.7 | TREMIE | 28 | TREMIE-28-28 | 2026-10-22 | NUEVO | 2026-10-22 | 28 | 17.3
28229 - PIAZZA PPTO C | P - 171 | Tremie 1" | Concreto | Zonas comunes pilote Kely #156 y pilote Kely #92 y pilote kely #124 pantalla tramo M-16 plazoleta | 2026-06-17 | 2026-07-15 | 2026-07-15 | 28 | 27.6 | 45.1 | 163.4 | TREMIE | 28 | TREMIE-28-28 | 2026-10-22 | NUEVO | 2026-10-22 | 28 | 17.5
28229 - PIAZZA PPTO C | P - 171 | Tremie 1" | Concreto | Zonas comunes pilote Kely #156 y pilote Kely #92 y pilote kely #124 pantalla tramo M-16 plazoleta | 2026-06-17 | 2026-07-15 | 2026-07-15 | 28 | 27.6 | 44.5 | 161.2 | TREMIE | 28 | TREMIE-28-28 | 2026-10-22 | NUEVO | 2026-10-22 | 28 | 16.9
28229 - PIAZZA PPTO C | P - 171 | Tremie 1" | Concreto | Zonas comunes pilote Kely #156 y pilote Kely #92 y pilote kely #124 pantalla tramo M-16 plazoleta | 2026-06-17 | 2026-07-01 | 2026-07-01 | 14 | 27.6 | 37.2 | 134.8 | TREMIE | 28 | TREMIE-28-14 | 2026-10-22 | NUEVO | 2026-10-22 | 19.79 | 9.6
28229 - PIAZZA PPTO C | P - 171 | Tremie 1" | Concreto | Zonas comunes pilote Kely #156 y pilote Kely #92 y pilote kely #124 pantalla tramo M-16 plazoleta | 2026-06-17 | 2026-07-01 | 2026-07-01 | 14 | 27.6 | 37.3 | 135.1 | TREMIE | 28 | TREMIE-28-14 | 2026-10-22 | NUEVO | 2026-10-22 | 19.79 | 9.7
28229 - PIAZZA PPTO C | P - 171 | Tremie 1" | Concreto | Zonas comunes pilote Kely #156 y pilote Kely #92 y pilote kely #124 pantalla tramo M-16 plazoleta | 2026-06-17 | 2026-06-24 | 2026-06-25 | 7 | 27.6 | 31.3 | 113.4 | TREMIE | 28 | TREMIE-28-7 | 2026-10-22 | NUEVO | 2026-10-22 | 15.68 | 3.7
28229 - PIAZZA PPTO C | P - 171 | Tremie 1" | Concreto | Zonas comunes pilote Kely #156 y pilote Kely #92 y pilote kely #124 pantalla tramo M-16 plazoleta | 2026-06-17 | 2026-06-24 | 2026-06-25 | 7 | 27.6 | 31 | 112.3 | TREMIE | 28 | TREMIE-28-7 | 2026-10-22 | NUEVO | 2026-10-22 | 15.68 | 3.4
28229 - PIAZZA PPTO C | P - 171 | Tremie 1" | Concreto | Zonas comunes pilote Kely #156 y pilote Kely #92 y pilote kely #124 pantalla tramo M-16 plazoleta | 2026-06-17 | 2026-06-20 | 2026-06-23 | 3 | 27.6 | 28 | 101.4 | TREMIE | 28 | TREMIE-28-3 | 2026-10-22 | NUEVO | 2026-10-22 | 8.4 | 0.4
28229 - PIAZZA PPTO C | P - 171 | Tremie 1" | Concreto | Zonas comunes pilote Kely #156 y pilote Kely #92 y pilote kely #124 pantalla tramo M-16 plazoleta | 2026-06-17 | 2026-06-20 | 2026-06-23 | 3 | 27.6 | 27.4 | 99.3 | TREMIE | 28 | TREMIE-28-3 | 2026-10-22 | NUEVO | 2026-10-22 | 8.4 | -0.2
28229 - PIAZZA PPTO C | P - 173 | Tremie 1" | Concreto | Plazoleta pantalla tramo H - 15 y pilote Kelly #33 zonas comunes y pilote kelly #49 | 2026-06-18 | 2026-07-16 | 2026-07-17 | 28 | 27.6 | 41.1 | 148.9 | TREMIE | 28 | TREMIE-28-28 | 2026-10-22 | NUEVO | 2026-10-22 | 28 | 13.5
28229 - PIAZZA PPTO C | P - 173 | Tremie 1" | Concreto | Plazoleta pantalla tramo H - 15 y pilote Kelly #33 zonas comunes y pilote kelly #49 | 2026-06-18 | 2026-07-16 | 2026-07-17 | 28 | 27.6 | 40 | 144.9 | TREMIE | 28 | TREMIE-28-28 | 2026-10-22 | NUEVO | 2026-10-22 | 28 | 12.4
28229 - PIAZZA PPTO C | P - 173 | Tremie 1" | Concreto | Plazoleta pantalla tramo H - 15 y pilote Kelly #33 zonas comunes y pilote kelly #49 | 2026-06-18 | 2026-07-16 | 2026-07-17 | 28 | 27.6 | 40.5 | 146.7 | TREMIE | 28 | TREMIE-28-28 | 2026-10-22 | NUEVO | 2026-10-22 | 28 | 12.9
28229 - PIAZZA PPTO C | P - 173 | Tremie 1" | Concreto | Plazoleta pantalla tramo H - 15 y pilote Kelly #33 zonas comunes y pilote kelly #49 | 2026-06-18 | 2026-07-02 | 2026-07-03 | 14 | 27.6 | 34.4 | 124.6 | TREMIE | 28 | TREMIE-28-14 | 2026-10-22 | NUEVO | 2026-10-22 | 19.79 | 6.8
28229 - PIAZZA PPTO C | P - 173 | Tremie 1" | Concreto | Plazoleta pantalla tramo H - 15 y pilote Kelly #33 zonas comunes y pilote kelly #49 | 2026-06-18 | 2026-07-02 | 2026-07-03 | 14 | 27.6 | 33.8 | 122.5 | TREMIE | 28 | TREMIE-28-14 | 2026-10-22 | NUEVO | 2026-10-22 | 19.79 | 6.2
28229 - PIAZZA PPTO C | P - 173 | Tremie 1" | Concreto | Plazoleta pantalla tramo H - 15 y pilote Kelly #33 zonas comunes y pilote kelly #49 | 2026-06-18 | 2026-06-25 | 2026-06-25 | 7 | 27.6 | 25.4 | 92 | TREMIE | 28 | TREMIE-28-7 | 2026-10-22 | NUEVO | 2026-10-22 | 15.68 | -2.2
28229 - PIAZZA PPTO C | P - 173 | Tremie 1" | Concreto | Plazoleta pantalla tramo H - 15 y pilote Kelly #33 zonas comunes y pilote kelly #49 | 2026-06-18 | 2026-06-25 | 2026-06-25 | 7 | 27.6 | 25.7 | 93.1 | TREMIE | 28 | TREMIE-28-7 | 2026-10-22 | NUEVO | 2026-10-22 | 15.68 | -1.9
28229 - PIAZZA PPTO C | P - 173 | Tremie 1" | Concreto | Plazoleta pantalla tramo H - 15 y pilote Kelly #33 zonas comunes y pilote kelly #49 | 2026-06-18 | 2026-06-21 | 2026-06-23 | 3 | 27.6 | 20.9 | 75.7 | TREMIE | 28 | TREMIE-28-3 | 2026-10-22 | NUEVO | 2026-10-22 | 8.4 | -6.7
28229 - PIAZZA PPTO C | P - 173 | Tremie 1" | Concreto | Plazoleta pantalla tramo H - 15 y pilote Kelly #33 zonas comunes y pilote kelly #49 | 2026-06-18 | 2026-06-21 | 2026-06-23 | 3 | 27.6 | 20.4 | 73.9 | TREMIE | 28 | TREMIE-28-3 | 2026-10-22 | NUEVO | 2026-10-22 | 8.4 | -7.2
28229 - PIAZZA PPTO C | P - 174 | Tremie 1/2´´ | Concreto | Reparación de pilote Kelly Torre 1 #23 | 2026-06-19 | 2026-07-17 | 2026-07-17 | 28 | 34.5 | 47 | 136.2 | TREMIE | 41 | TREMIE-41-28 | 2026-10-22 | NUEVO | 2026-10-22 |  | 12.5
28229 - PIAZZA PPTO C | P - 174 | Tremie 1/2´´ | Concreto | Reparación de pilote Kelly Torre 1 #23 | 2026-06-19 | 2026-07-17 | 2026-07-17 | 28 | 34.5 | 45.2 | 131 | TREMIE | 41 | TREMIE-41-28 | 2026-10-22 | NUEVO | 2026-10-22 |  | 10.7
28229 - PIAZZA PPTO C | P - 174 | Tremie 1/2´´ | Concreto | Reparación de pilote Kelly Torre 1 #23 | 2026-06-19 | 2026-07-17 | 2026-07-17 | 28 | 34.5 | 46.5 | 134.8 | TREMIE | 41 | TREMIE-41-28 | 2026-10-22 | NUEVO | 2026-10-22 |  | 12
28229 - PIAZZA PPTO C | P - 174 | Tremie 1/2´´ | Concreto | Reparación de pilote Kelly Torre 1 #23 | 2026-06-19 | 2026-07-03 | 2026-07-03 | 14 | 34.5 | 38.1 | 110.4 | TREMIE | 41 | TREMIE-41-14 | 2026-10-22 | NUEVO | 2026-10-22 |  | 3.6
28229 - PIAZZA PPTO C | P - 174 | Tremie 1/2´´ | Concreto | Reparación de pilote Kelly Torre 1 #23 | 2026-06-19 | 2026-07-03 | 2026-07-03 | 14 | 34.5 | 38.5 | 111.6 | TREMIE | 41 | TREMIE-41-14 | 2026-10-22 | NUEVO | 2026-10-22 |  | 4
28229 - PIAZZA PPTO C | P - 174 | Tremie 1/2´´ | Concreto | Reparación de pilote Kelly Torre 1 #23 | 2026-06-19 | 2026-06-26 | 2026-07-01 | 7 | 34.5 | 33.5 | 97.1 | TREMIE | 41 | TREMIE-41-7 | 2026-10-22 | NUEVO | 2026-10-22 |  | -1
28229 - PIAZZA PPTO C | P - 174 | Tremie 1/2´´ | Concreto | Reparación de pilote Kelly Torre 1 #23 | 2026-06-19 | 2026-06-26 | 2026-07-01 | 7 | 34.5 | 33.9 | 98.3 | TREMIE | 41 | TREMIE-41-7 | 2026-10-22 | NUEVO | 2026-10-22 |  | -0.6
28229 - PIAZZA PPTO C | P - 174 | Tremie 1/2´´ | Concreto | Reparación de pilote Kelly Torre 1 #23 | 2026-06-19 | 2026-06-23 | 2026-06-25 | 4 | 34.5 | 30.3 | 87.8 | TREMIE | 41 | TREMIE-41-4 | 2026-10-22 | NUEVO | 2026-10-22 |  | -4.2
28229 - PIAZZA PPTO C | P - 174 | Tremie 1/2´´ | Concreto | Reparación de pilote Kelly Torre 1 #23 | 2026-06-19 | 2026-06-23 | 2026-06-25 | 4 | 34.5 | 29.8 | 86.4 | TREMIE | 41 | TREMIE-41-4 | 2026-10-22 | NUEVO | 2026-10-22 |  | -4.7
28229 - PIAZZA PPTO C | P - 176 | Tremie 1´´ | Concreto | Zonas comunes pilote Kelly #84 y pilote Kelly #18 | 2026-06-19 | 2026-07-17 | 2026-07-17 | 28 | 27.6 | 40.1 | 145.3 | TREMIE | 28 | TREMIE-28-28 | 2026-10-22 | NUEVO | 2026-10-22 | 28 | 12.5
28229 - PIAZZA PPTO C | P - 176 | Tremie 1´´ | Concreto | Zonas comunes pilote Kelly #84 y pilote Kelly #18 | 2026-06-19 | 2026-07-17 | 2026-07-17 | 28 | 27.6 | 41 | 148.6 | TREMIE | 28 | TREMIE-28-28 | 2026-10-22 | NUEVO | 2026-10-22 | 28 | 13.4
28229 - PIAZZA PPTO C | P - 176 | Tremie 1´´ | Concreto | Zonas comunes pilote Kelly #84 y pilote Kelly #18 | 2026-06-19 | 2026-07-17 | 2026-07-17 | 28 | 27.6 | 41.8 | 151.4 | TREMIE | 28 | TREMIE-28-28 | 2026-10-22 | NUEVO | 2026-10-22 | 28 | 14.2
28229 - PIAZZA PPTO C | P - 176 | Tremie 1´´ | Concreto | Zonas comunes pilote Kelly #84 y pilote Kelly #18 | 2026-06-19 | 2026-07-03 | 2026-07-03 | 14 | 27.6 | 34.4 | 124.6 | TREMIE | 28 | TREMIE-28-14 | 2026-10-22 | NUEVO | 2026-10-22 | 19.79 | 6.8
28229 - PIAZZA PPTO C | P - 176 | Tremie 1´´ | Concreto | Zonas comunes pilote Kelly #84 y pilote Kelly #18 | 2026-06-19 | 2026-07-03 | 2026-07-03 | 14 | 27.6 | 33.1 | 119.9 | TREMIE | 28 | TREMIE-28-14 | 2026-10-22 | NUEVO | 2026-10-22 | 19.79 | 5.5
28229 - PIAZZA PPTO C | P - 176 | Tremie 1´´ | Concreto | Zonas comunes pilote Kelly #84 y pilote Kelly #18 | 2026-06-19 | 2026-06-26 | 2026-07-01 | 7 | 27.6 | 25.5 | 92.4 | TREMIE | 28 | TREMIE-28-7 | 2026-10-22 | NUEVO | 2026-10-22 | 15.68 | -2.1
28229 - PIAZZA PPTO C | P - 176 | Tremie 1´´ | Concreto | Zonas comunes pilote Kelly #84 y pilote Kelly #18 | 2026-06-19 | 2026-06-26 | 2026-07-01 | 7 | 27.6 | 24.8 | 89.9 | TREMIE | 28 | TREMIE-28-7 | 2026-10-22 | NUEVO | 2026-10-22 | 15.68 | -2.8
28229 - PIAZZA PPTO C | P - 176 | Tremie 1´´ | Concreto | Zonas comunes pilote Kelly #84 y pilote Kelly #18 | 2026-06-19 | 2026-06-23 | 2026-06-25 | 4 | 27.6 | 14.5 | 52.5 | TREMIE | 28 | TREMIE-28-4 | 2026-10-22 | NUEVO | 2026-10-22 | 10.22 | -13.1
28229 - PIAZZA PPTO C | P - 176 | Tremie 1´´ | Concreto | Zonas comunes pilote Kelly #84 y pilote Kelly #18 | 2026-06-19 | 2026-06-23 | 2026-06-25 | 4 | 27.6 | 13.6 | 49.3 | TREMIE | 28 | TREMIE-28-4 | 2026-10-22 | NUEVO | 2026-10-22 | 10.22 | -14
28229 - PIAZZA PPTO C | P - 179 | Tremie 1" | Concreto | Zonas comunes pilote Kelly #85 | 2026-06-24 | 2026-07-22 | 2026-07-24 | 28 | 27.6 | 30.6 | 110.9 | TREMIE | 28 | TREMIE-28-28 | 2026-10-22 | NUEVO | 2026-10-22 | 28 | 3
28229 - PIAZZA PPTO C | P - 179 | Tremie 1" | Concreto | Zonas comunes pilote Kelly #85 | 2026-06-24 | 2026-07-22 | 2026-07-24 | 28 | 27.6 | 30.2 | 109.4 | TREMIE | 28 | TREMIE-28-28 | 2026-10-22 | NUEVO | 2026-10-22 | 28 | 2.6
28229 - PIAZZA PPTO C | P - 179 | Tremie 1" | Concreto | Zonas comunes pilote Kelly #85 | 2026-06-24 | 2026-07-22 | 2026-07-24 | 28 | 27.6 | 29.6 | 107.2 | TREMIE | 28 | TREMIE-28-28 | 2026-10-22 | NUEVO | 2026-10-22 | 28 | 2
28229 - PIAZZA PPTO C | P - 179 | Tremie 1" | Concreto | Zonas comunes pilote Kelly #85 | 2026-06-24 | 2026-07-08 | 2026-07-09 | 14 | 27.6 | 25.2 | 91.3 | TREMIE | 28 | TREMIE-28-14 | 2026-10-22 | NUEVO | 2026-10-22 | 19.79 | -2.4
28229 - PIAZZA PPTO C | P - 179 | Tremie 1" | Concreto | Zonas comunes pilote Kelly #85 | 2026-06-24 | 2026-07-08 | 2026-07-09 | 14 | 27.6 | 25.5 | 92.4 | TREMIE | 28 | TREMIE-28-14 | 2026-10-22 | NUEVO | 2026-10-22 | 19.79 | -2.1
28229 - PIAZZA PPTO C | P - 179 | Tremie 1" | Concreto | Zonas comunes pilote Kelly #85 | 2026-06-24 | 2026-07-01 | 2026-07-01 | 7 | 27.6 | 20.4 | 73.9 | TREMIE | 28 | TREMIE-28-7 | 2026-10-22 | NUEVO | 2026-10-22 | 15.68 | -7.2
28229 - PIAZZA PPTO C | P - 179 | Tremie 1" | Concreto | Zonas comunes pilote Kelly #85 | 2026-06-24 | 2026-07-01 | 2026-07-01 | 7 | 27.6 | 20.7 | 75 | TREMIE | 28 | TREMIE-28-7 | 2026-10-22 | NUEVO | 2026-10-22 | 15.68 | -6.9
28229 - PIAZZA PPTO C | P - 179 | Tremie 1" | Concreto | Zonas comunes pilote Kelly #85 | 2026-06-24 | 2026-06-27 | 2026-07-01 | 3 | 27.6 | 17.3 | 62.7 | TREMIE | 28 | TREMIE-28-3 | 2026-10-22 | NUEVO | 2026-10-22 | 8.4 | -10.3
28229 - PIAZZA PPTO C | P - 179 | Tremie 1" | Concreto | Zonas comunes pilote Kelly #85 | 2026-06-24 | 2026-06-27 | 2026-07-01 | 3 | 27.6 | 17.5 | 63.4 | TREMIE | 28 | TREMIE-28-3 | 2026-10-22 | NUEVO | 2026-10-22 | 8.4 | -10.1
28229 - PIAZZA PPTO C | P - 18 | Tremie 1/2" | Concreto | Pilotes Kely Torre 1 # 22 | 2026-04-06 | 2026-05-04 | 2026-05-06 | 28 | 34.5 | 46.5 | 134.8 | TREMIE | 41 | TREMIE-41-28 | 2026-10-22 | NUEVO | 2026-10-22 |  | 12
28229 - PIAZZA PPTO C | P - 18 | Tremie 1/2" | Concreto | Pilotes Kely Torre 1 # 22 | 2026-04-06 | 2026-05-04 | 2026-05-06 | 28 | 34.5 | 45.1 | 130.7 | TREMIE | 41 | TREMIE-41-28 | 2026-10-22 | NUEVO | 2026-10-22 |  | 10.6
28229 - PIAZZA PPTO C | P - 18 | Tremie 1/2" | Concreto | Pilotes Kely Torre 1 # 22 | 2026-04-06 | 2026-05-04 | 2026-05-06 | 28 | 34.5 | 45.8 | 132.8 | TREMIE | 41 | TREMIE-41-28 | 2026-10-22 | NUEVO | 2026-10-22 |  | 11.3
28229 - PIAZZA PPTO C | P - 18 | Tremie 1/2" | Concreto | Pilotes Kely Torre 1 # 22 | 2026-04-06 | 2026-04-20 | 2026-04-21 | 14 | 34.5 | 38.3 | 111 | TREMIE | 41 | TREMIE-41-14 | 2026-10-22 | NUEVO | 2026-10-22 |  | 3.8
28229 - PIAZZA PPTO C | P - 18 | Tremie 1/2" | Concreto | Pilotes Kely Torre 1 # 22 | 2026-04-06 | 2026-04-20 | 2026-04-21 | 14 | 34.5 | 37.2 | 107.8 | TREMIE | 41 | TREMIE-41-14 | 2026-10-22 | NUEVO | 2026-10-22 |  | 2.7
28229 - PIAZZA PPTO C | P - 18 | Tremie 1/2" | Concreto | Pilotes Kely Torre 1 # 22 | 2026-04-06 | 2026-04-13 | 2026-04-14 | 7 | 34.5 | 33.3 | 96.5 | TREMIE | 41 | TREMIE-41-7 | 2026-10-22 | NUEVO | 2026-10-22 |  | -1.2
28229 - PIAZZA PPTO C | P - 18 | Tremie 1/2" | Concreto | Pilotes Kely Torre 1 # 22 | 2026-04-06 | 2026-04-13 | 2026-04-14 | 7 | 34.5 | 32.4 | 93.9 | TREMIE | 41 | TREMIE-41-7 | 2026-10-22 | NUEVO | 2026-10-22 |  | -2.1
28229 - PIAZZA PPTO C | P - 18 | Tremie 1/2" | Concreto | Pilotes Kely Torre 1 # 22 | 2026-04-06 | 2026-04-09 | 2026-04-14 | 3 | 34.5 | 26.4 | 76.5 | TREMIE | 41 | TREMIE-41-3 | 2026-10-22 | NUEVO | 2026-10-22 |  | -8.1
28229 - PIAZZA PPTO C | P - 18 | Tremie 1/2" | Concreto | Pilotes Kely Torre 1 # 22 | 2026-04-06 | 2026-04-09 | 2026-04-14 | 3 | 34.5 | 25.6 | 74.2 | TREMIE | 41 | TREMIE-41-3 | 2026-10-22 | NUEVO | 2026-10-22 |  | -8.9
28229 - PIAZZA PPTO C | P - 19 | Tremie 1" | Concreto | Plazoleta pantalla #H2 y pilote Kely de areas cumunes #6 y pilote Kely #8 | 2026-04-07 | 2026-05-05 | 2026-05-06 | 28 | 27.6 | 29.3 | 106.2 | TREMIE | 28 | TREMIE-28-28 | 2026-10-22 | NUEVO | 2026-10-22 | 28 | 1.7
28229 - PIAZZA PPTO C | P - 19 | Tremie 1" | Concreto | Plazoleta pantalla #H2 y pilote Kely de areas cumunes #6 y pilote Kely #8 | 2026-04-07 | 2026-05-05 | 2026-05-06 | 28 | 27.6 | 29.9 | 108.3 | TREMIE | 28 | TREMIE-28-28 | 2026-10-22 | NUEVO | 2026-10-22 | 28 | 2.3
28229 - PIAZZA PPTO C | P - 19 | Tremie 1" | Concreto | Plazoleta pantalla #H2 y pilote Kely de areas cumunes #6 y pilote Kely #8 | 2026-04-07 | 2026-05-05 | 2026-05-06 | 28 | 27.6 | 29.5 | 106.9 | TREMIE | 28 | TREMIE-28-28 | 2026-10-22 | NUEVO | 2026-10-22 | 28 | 1.9
28229 - PIAZZA PPTO C | P - 19 | Tremie 1" | Concreto | Plazoleta pantalla #H2 y pilote Kely de areas cumunes #6 y pilote Kely #8 | 2026-04-07 | 2026-04-21 | 2026-04-21 | 14 | 27.6 | 25.2 | 91.3 | TREMIE | 28 | TREMIE-28-14 | 2026-10-22 | NUEVO | 2026-10-22 | 19.79 | -2.4
28229 - PIAZZA PPTO C | P - 19 | Tremie 1" | Concreto | Plazoleta pantalla #H2 y pilote Kely de areas cumunes #6 y pilote Kely #8 | 2026-04-07 | 2026-04-21 | 2026-04-21 | 14 | 27.6 | 25.4 | 92 | TREMIE | 28 | TREMIE-28-14 | 2026-10-22 | NUEVO | 2026-10-22 | 19.79 | -2.2
28229 - PIAZZA PPTO C | P - 19 | Tremie 1" | Concreto | Plazoleta pantalla #H2 y pilote Kely de areas cumunes #6 y pilote Kely #8 | 2026-04-07 | 2026-04-14 | 2026-04-14 | 7 | 27.6 | 21.1 | 76.4 | TREMIE | 28 | TREMIE-28-7 | 2026-10-22 | NUEVO | 2026-10-22 | 15.68 | -6.5
28229 - PIAZZA PPTO C | P - 19 | Tremie 1" | Concreto | Plazoleta pantalla #H2 y pilote Kely de areas cumunes #6 y pilote Kely #8 | 2026-04-07 | 2026-04-14 | 2026-04-14 | 7 | 27.6 | 21.4 | 77.5 | TREMIE | 28 | TREMIE-28-7 | 2026-10-22 | NUEVO | 2026-10-22 | 15.68 | -6.2
28229 - PIAZZA PPTO C | P - 19 | Tremie 1" | Concreto | Plazoleta pantalla #H2 y pilote Kely de areas cumunes #6 y pilote Kely #8 | 2026-04-07 | 2026-04-10 | 2026-04-14 | 3 | 27.6 | 16 | 58 | TREMIE | 28 | TREMIE-28-3 | 2026-10-22 | NUEVO | 2026-10-22 | 8.4 | -11.6
28229 - PIAZZA PPTO C | P - 19 | Tremie 1" | Concreto | Plazoleta pantalla #H2 y pilote Kely de areas cumunes #6 y pilote Kely #8 | 2026-04-07 | 2026-04-10 | 2026-04-14 | 3 | 27.6 | 15.7 | 56.9 | TREMIE | 28 | TREMIE-28-3 | 2026-10-22 | NUEVO | 2026-10-22 | 8.4 | -11.9
28229 - PIAZZA PPTO C | P - 192 | Tremie 1" | Concreto | Pilote kely zonas comunes #117 | 2026-07-14 | 2026-08-11 | 2026-08-11 | 28 | 27.6 | 37 | 134.1 | TREMIE | 28 | TREMIE-28-28 | 2026-10-22 | NUEVO | 2026-10-22 | 28 | 9.4
28229 - PIAZZA PPTO C | P - 192 | Tremie 1" | Concreto | Pilote kely zonas comunes #117 | 2026-07-14 | 2026-08-11 | 2026-08-11 | 28 | 27.6 | 37.5 | 135.9 | TREMIE | 28 | TREMIE-28-28 | 2026-10-22 | NUEVO | 2026-10-22 | 28 | 9.9
28229 - PIAZZA PPTO C | P - 192 | Tremie 1" | Concreto | Pilote kely zonas comunes #117 | 2026-07-14 | 2026-08-11 | 2026-08-11 | 28 | 27.6 | 36.9 | 133.7 | TREMIE | 28 | TREMIE-28-28 | 2026-10-22 | NUEVO | 2026-10-22 | 28 | 9.3
28229 - PIAZZA PPTO C | P - 192 | Tremie 1" | Concreto | Pilote kely zonas comunes #117 | 2026-07-14 | 2026-07-28 | 2026-07-28 | 14 | 27.6 | 30.9 | 112 | TREMIE | 28 | TREMIE-28-14 | 2026-10-22 | NUEVO | 2026-10-22 | 19.79 | 3.3
28229 - PIAZZA PPTO C | P - 192 | Tremie 1" | Concreto | Pilote kely zonas comunes #117 | 2026-07-14 | 2026-07-28 | 2026-07-28 | 14 | 27.6 | 31.4 | 113.8 | TREMIE | 28 | TREMIE-28-14 | 2026-10-22 | NUEVO | 2026-10-22 | 19.79 | 3.8
28229 - PIAZZA PPTO C | P - 192 | Tremie 1" | Concreto | Pilote kely zonas comunes #117 | 2026-07-14 | 2026-07-21 | 2026-07-22 | 7 | 27.6 | 26.2 | 94.9 | TREMIE | 28 | TREMIE-28-7 | 2026-10-22 | NUEVO | 2026-10-22 | 15.68 | -1.4
28229 - PIAZZA PPTO C | P - 192 | Tremie 1" | Concreto | Pilote kely zonas comunes #117 | 2026-07-14 | 2026-07-21 | 2026-07-22 | 7 | 27.6 | 25.9 | 93.8 | TREMIE | 28 | TREMIE-28-7 | 2026-10-22 | NUEVO | 2026-10-22 | 15.68 | -1.7
28229 - PIAZZA PPTO C | P - 192 | Tremie 1" | Concreto | Pilote kely zonas comunes #117 | 2026-07-14 | 2026-07-17 | 2026-07-22 | 3 | 27.6 | 16.5 | 59.8 | TREMIE | 28 | TREMIE-28-3 | 2026-10-22 | NUEVO | 2026-10-22 | 8.4 | -11.1
28229 - PIAZZA PPTO C | P - 192 | Tremie 1" | Concreto | Pilote kely zonas comunes #117 | 2026-07-14 | 2026-07-17 | 2026-07-22 | 3 | 27.6 | 16.2 | 58.7 | TREMIE | 28 | TREMIE-28-3 | 2026-10-22 | NUEVO | 2026-10-22 | 8.4 | -11.4
28229 - PIAZZA PPTO C | P - 194 | Tremie 1/2" | Concreto | Pilote Kelly Torre 3 #269 | 2026-07-15 | 2026-08-12 | 2026-08-13 | 28 | 34.5 | 47.1 | 136.5 | TREMIE | 41 | TREMIE-41-28 | 2026-10-22 | NUEVO | 2026-10-22 |  | 12.6
28229 - PIAZZA PPTO C | P - 194 | Tremie 1/2" | Concreto | Pilote Kelly Torre 3 #269 | 2026-07-15 | 2026-08-12 | 2026-08-13 | 28 | 34.5 | 46.8 | 135.7 | TREMIE | 41 | TREMIE-41-28 | 2026-10-22 | NUEVO | 2026-10-22 |  | 12.3
28229 - PIAZZA PPTO C | P - 194 | Tremie 1/2" | Concreto | Pilote Kelly Torre 3 #269 | 2026-07-15 | 2026-08-12 | 2026-08-13 | 28 | 34.5 | 46 | 133.3 | TREMIE | 41 | TREMIE-41-28 | 2026-10-22 | NUEVO | 2026-10-22 |  | 11.5
28229 - PIAZZA PPTO C | P - 194 | Tremie 1/2" | Concreto | Pilote Kelly Torre 3 #269 | 2026-07-15 | 2026-07-29 | 2026-07-30 | 14 | 34.5 | 38.2 | 110.7 | TREMIE | 41 | TREMIE-41-14 | 2026-10-22 | NUEVO | 2026-10-22 |  | 3.7
28229 - PIAZZA PPTO C | P - 194 | Tremie 1/2" | Concreto | Pilote Kelly Torre 3 #269 | 2026-07-15 | 2026-07-29 | 2026-07-30 | 14 | 34.5 | 38.5 | 111.6 | TREMIE | 41 | TREMIE-41-14 | 2026-10-22 | NUEVO | 2026-10-22 |  | 4
28229 - PIAZZA PPTO C | P - 194 | Tremie 1/2" | Concreto | Pilote Kelly Torre 3 #269 | 2026-07-15 | 2026-07-22 | 2026-07-22 | 7 | 34.5 | 33.5 | 97.1 | TREMIE | 41 | TREMIE-41-7 | 2026-10-22 | NUEVO | 2026-10-22 |  | -1
28229 - PIAZZA PPTO C | P - 194 | Tremie 1/2" | Concreto | Pilote Kelly Torre 3 #269 | 2026-07-15 | 2026-07-22 | 2026-07-22 | 7 | 34.5 | 33.9 | 98.3 | TREMIE | 41 | TREMIE-41-7 | 2026-10-22 | NUEVO | 2026-10-22 |  | -0.6
28229 - PIAZZA PPTO C | P - 194 | Tremie 1/2" | Concreto | Pilote Kelly Torre 3 #269 | 2026-07-15 | 2026-07-21 | 2026-07-22 | 6 | 34.5 | 29.2 | 84.6 | TREMIE | 41 | TREMIE-41-6 | 2026-10-22 | NUEVO | 2026-10-22 |  | -5.3
28229 - PIAZZA PPTO C | P - 194 | Tremie 1/2" | Concreto | Pilote Kelly Torre 3 #269 | 2026-07-15 | 2026-07-21 | 2026-07-22 | 6 | 34.5 | 29.5 | 85.5 | TREMIE | 41 | TREMIE-41-6 | 2026-10-22 | NUEVO | 2026-10-22 |  | -5
28229 - PIAZZA PPTO C | P - 195 | Tremie 1/2" | Concreto | Pilote Kelly Torre 3 #321 | 2026-07-16 | 2026-08-13 | 2026-08-13 | 28 | 34.5 | 47.7 | 138.3 | TREMIE | 41 | TREMIE-41-28 | 2026-10-22 | NUEVO | 2026-10-22 |  | 13.2
28229 - PIAZZA PPTO C | P - 195 | Tremie 1/2" | Concreto | Pilote Kelly Torre 3 #321 | 2026-07-16 | 2026-08-13 | 2026-08-13 | 28 | 34.5 | 47.4 | 137.4 | TREMIE | 41 | TREMIE-41-28 | 2026-10-22 | NUEVO | 2026-10-22 |  | 12.9
28229 - PIAZZA PPTO C | P - 195 | Tremie 1/2" | Concreto | Pilote Kelly Torre 3 #321 | 2026-07-16 | 2026-08-13 | 2026-08-13 | 28 | 34.5 | 46.7 | 135.4 | TREMIE | 41 | TREMIE-41-28 | 2026-10-22 | NUEVO | 2026-10-22 |  | 12.2
28229 - PIAZZA PPTO C | P - 195 | Tremie 1/2" | Concreto | Pilote Kelly Torre 3 #321 | 2026-07-16 | 2026-07-30 | 2026-07-30 | 14 | 34.5 | 40.1 | 116.2 | TREMIE | 41 | TREMIE-41-14 | 2026-10-22 | NUEVO | 2026-10-22 |  | 5.6
28229 - PIAZZA PPTO C | P - 195 | Tremie 1/2" | Concreto | Pilote Kelly Torre 3 #321 | 2026-07-16 | 2026-07-30 | 2026-07-30 | 14 | 34.5 | 39.5 | 114.5 | TREMIE | 41 | TREMIE-41-14 | 2026-10-22 | NUEVO | 2026-10-22 |  | 5
28229 - PIAZZA PPTO C | P - 195 | Tremie 1/2" | Concreto | Pilote Kelly Torre 3 #321 | 2026-07-16 | 2026-07-23 | 2026-07-24 | 7 | 34.5 | 33.7 | 97.7 | TREMIE | 41 | TREMIE-41-7 | 2026-10-22 | NUEVO | 2026-10-22 |  | -0.8
28229 - PIAZZA PPTO C | P - 195 | Tremie 1/2" | Concreto | Pilote Kelly Torre 3 #321 | 2026-07-16 | 2026-07-23 | 2026-07-24 | 7 | 34.5 | 32.6 | 94.5 | TREMIE | 41 | TREMIE-41-7 | 2026-10-22 | NUEVO | 2026-10-22 |  | -1.9
28229 - PIAZZA PPTO C | P - 195 | Tremie 1/2" | Concreto | Pilote Kelly Torre 3 #321 | 2026-07-16 | 2026-07-21 | 2026-07-22 | 5 | 34.5 | 29.1 | 84.3 | TREMIE | 41 | TREMIE-41-5 | 2026-10-22 | NUEVO | 2026-10-22 |  | -5.4
28229 - PIAZZA PPTO C | P - 195 | Tremie 1/2" | Concreto | Pilote Kelly Torre 3 #321 | 2026-07-16 | 2026-07-21 | 2026-07-22 | 5 | 34.5 | 28.2 | 81.7 | TREMIE | 41 | TREMIE-41-5 | 2026-10-22 | NUEVO | 2026-10-22 |  | -6.3
28229 - PIAZZA PPTO C | P - 197 | Tremie 1/2" | Concreto | Pilote Kelly Torre 3 #325 y Pilote Kelly #323 | 2026-07-17 | 2026-08-14 | 2026-08-19 | 28 | 34.5 | 47.1 | 136.5 | TREMIE | 41 | TREMIE-41-28 | 2026-10-22 | NUEVO | 2026-10-22 |  | 12.6
28229 - PIAZZA PPTO C | P - 197 | Tremie 1/2" | Concreto | Pilote Kelly Torre 3 #325 y Pilote Kelly #323 | 2026-07-17 | 2026-08-14 | 2026-08-19 | 28 | 34.5 | 47.9 | 138.8 | TREMIE | 41 | TREMIE-41-28 | 2026-10-22 | NUEVO | 2026-10-22 |  | 13.4
28229 - PIAZZA PPTO C | P - 197 | Tremie 1/2" | Concreto | Pilote Kelly Torre 3 #325 y Pilote Kelly #323 | 2026-07-17 | 2026-08-14 | 2026-08-19 | 28 | 34.5 | 46.9 | 135.9 | TREMIE | 41 | TREMIE-41-28 | 2026-10-22 | NUEVO | 2026-10-22 |  | 12.4
28229 - PIAZZA PPTO C | P - 197 | Tremie 1/2" | Concreto | Pilote Kelly Torre 3 #325 y Pilote Kelly #323 | 2026-07-17 | 2026-07-31 | 2026-08-03 | 14 | 34.5 | 40.2 | 116.5 | TREMIE | 41 | TREMIE-41-14 | 2026-10-22 | NUEVO | 2026-10-22 |  | 5.7
28229 - PIAZZA PPTO C | P - 197 | Tremie 1/2" | Concreto | Pilote Kelly Torre 3 #325 y Pilote Kelly #323 | 2026-07-17 | 2026-07-31 | 2026-08-03 | 14 | 34.5 | 39 | 113 | TREMIE | 41 | TREMIE-41-14 | 2026-10-22 | NUEVO | 2026-10-22 |  | 4.5
28229 - PIAZZA PPTO C | P - 197 | Tremie 1/2" | Concreto | Pilote Kelly Torre 3 #325 y Pilote Kelly #323 | 2026-07-17 | 2026-07-24 | 2026-07-24 | 7 | 34.5 | 33.2 | 96.2 | TREMIE | 41 | TREMIE-41-7 | 2026-10-22 | NUEVO | 2026-10-22 |  | -1.3
28229 - PIAZZA PPTO C | P - 197 | Tremie 1/2" | Concreto | Pilote Kelly Torre 3 #325 y Pilote Kelly #323 | 2026-07-17 | 2026-07-24 | 2026-07-24 | 7 | 34.5 | 32.3 | 93.6 | TREMIE | 41 | TREMIE-41-7 | 2026-10-22 | NUEVO | 2026-10-22 |  | -2.2
28229 - PIAZZA PPTO C | P - 197 | Tremie 1/2" | Concreto | Pilote Kelly Torre 3 #325 y Pilote Kelly #323 | 2026-07-17 | 2026-07-21 | 2026-07-24 | 4 | 34.5 | 21.4 | 62 | TREMIE | 41 | TREMIE-41-4 | 2026-10-22 | NUEVO | 2026-10-22 |  | -13.1
28229 - PIAZZA PPTO C | P - 197 | Tremie 1/2" | Concreto | Pilote Kelly Torre 3 #325 y Pilote Kelly #323 | 2026-07-17 | 2026-07-21 | 2026-07-24 | 4 | 34.5 | 20.7 | 60 | TREMIE | 41 | TREMIE-41-4 | 2026-10-22 | NUEVO | 2026-10-22 |  | -13.8
28229 - PIAZZA PPTO C | P - 20 | Tremie 1/2" | Concreto | Pilote kely torre 1 #09 | 2026-04-07 | 2026-05-05 | 2026-05-06 | 28 | 34.5 | 39.7 | 115.1 | TREMIE | 41 | TREMIE-41-28 | 2026-10-22 | NUEVO | 2026-10-22 |  | 5.2
28229 - PIAZZA PPTO C | P - 20 | Tremie 1/2" | Concreto | Pilote kely torre 1 #09 | 2026-04-07 | 2026-05-05 | 2026-05-06 | 28 | 34.5 | 40.1 | 116.2 | TREMIE | 41 | TREMIE-41-28 | 2026-10-22 | NUEVO | 2026-10-22 |  | 5.6
28229 - PIAZZA PPTO C | P - 20 | Tremie 1/2" | Concreto | Pilote kely torre 1 #09 | 2026-04-07 | 2026-05-05 | 2026-05-06 | 28 | 34.5 | 39 | 113 | TREMIE | 41 | TREMIE-41-28 | 2026-10-22 | NUEVO | 2026-10-22 |  | 4.5
28229 - PIAZZA PPTO C | P - 20 | Tremie 1/2" | Concreto | Pilote kely torre 1 #09 | 2026-04-07 | 2026-04-21 | 2026-04-21 | 14 | 34.5 | 33.4 | 96.8 | TREMIE | 41 | TREMIE-41-14 | 2026-10-22 | NUEVO | 2026-10-22 |  | -1.1
28229 - PIAZZA PPTO C | P - 20 | Tremie 1/2" | Concreto | Pilote kely torre 1 #09 | 2026-04-07 | 2026-04-21 | 2026-04-21 | 14 | 34.5 | 33.9 | 98.3 | TREMIE | 41 | TREMIE-41-14 | 2026-10-22 | NUEVO | 2026-10-22 |  | -0.6
28229 - PIAZZA PPTO C | P - 20 | Tremie 1/2" | Concreto | Pilote kely torre 1 #09 | 2026-04-07 | 2026-04-14 | 2026-04-14 | 7 | 34.5 | 29.5 | 85.5 | TREMIE | 41 | TREMIE-41-7 | 2026-10-22 | NUEVO | 2026-10-22 |  | -5
28229 - PIAZZA PPTO C | P - 20 | Tremie 1/2" | Concreto | Pilote kely torre 1 #09 | 2026-04-07 | 2026-04-14 | 2026-04-14 | 7 | 34.5 | 29.9 | 86.7 | TREMIE | 41 | TREMIE-41-7 | 2026-10-22 | NUEVO | 2026-10-22 |  | -4.6
28229 - PIAZZA PPTO C | P - 20 | Tremie 1/2" | Concreto | Pilote kely torre 1 #09 | 2026-04-07 | 2026-04-10 | 2026-04-14 | 3 | 34.5 | 20.2 | 58.6 | TREMIE | 41 | TREMIE-41-3 | 2026-10-22 | NUEVO | 2026-10-22 |  | -14.3
28229 - PIAZZA PPTO C | P - 20 | Tremie 1/2" | Concreto | Pilote kely torre 1 #09 | 2026-04-07 | 2026-04-10 | 2026-04-14 | 3 | 34.5 | 19.5 | 56.5 | TREMIE | 41 | TREMIE-41-3 | 2026-10-22 | NUEVO | 2026-10-22 |  | -15
28229 - PIAZZA PPTO C | P - 201 | Tremie 1" | Concreto | Zonas comunes pilote Kelly #41 y pilote Kelly #39 | 2026-07-23 | 2026-08-20 | 2026-08-21 | 28 | 27.6 | 34.8 | 126.1 | TREMIE | 28 | TREMIE-28-28 | 2026-10-22 | NUEVO | 2026-10-22 | 28 | 7.2
28229 - PIAZZA PPTO C | P - 201 | Tremie 1" | Concreto | Zonas comunes pilote Kelly #41 y pilote Kelly #39 | 2026-07-23 | 2026-08-20 | 2026-08-21 | 28 | 27.6 | 33.5 | 121.4 | TREMIE | 28 | TREMIE-28-28 | 2026-10-22 | NUEVO | 2026-10-22 | 28 | 5.9
28229 - PIAZZA PPTO C | P - 201 | Tremie 1" | Concreto | Zonas comunes pilote Kelly #41 y pilote Kelly #39 | 2026-07-23 | 2026-08-20 | 2026-08-21 | 28 | 27.6 | 33.8 | 122.5 | TREMIE | 28 | TREMIE-28-28 | 2026-10-22 | NUEVO | 2026-10-22 | 28 | 6.2
28229 - PIAZZA PPTO C | P - 201 | Tremie 1" | Concreto | Zonas comunes pilote Kelly #41 y pilote Kelly #39 | 2026-07-23 | 2026-08-06 | 2026-08-06 | 14 | 27.6 | 26.1 | 94.6 | TREMIE | 28 | TREMIE-28-14 | 2026-10-22 | NUEVO | 2026-10-22 | 19.79 | -1.5
28229 - PIAZZA PPTO C | P - 201 | Tremie 1" | Concreto | Zonas comunes pilote Kelly #41 y pilote Kelly #39 | 2026-07-23 | 2026-08-06 | 2026-08-06 | 14 | 27.6 | 26.5 | 96 | TREMIE | 28 | TREMIE-28-14 | 2026-10-22 | NUEVO | 2026-10-22 | 19.79 | -1.1
28229 - PIAZZA PPTO C | P - 201 | Tremie 1" | Concreto | Zonas comunes pilote Kelly #41 y pilote Kelly #39 | 2026-07-23 | 2026-07-30 | 2026-07-30 | 7 | 27.6 | 20.6 | 74.6 | TREMIE | 28 | TREMIE-28-7 | 2026-10-22 | NUEVO | 2026-10-22 | 15.68 | -7
28229 - PIAZZA PPTO C | P - 201 | Tremie 1" | Concreto | Zonas comunes pilote Kelly #41 y pilote Kelly #39 | 2026-07-23 | 2026-07-30 | 2026-07-30 | 7 | 27.6 | 20.3 | 73.6 | TREMIE | 28 | TREMIE-28-7 | 2026-10-22 | NUEVO | 2026-10-22 | 15.68 | -7.3
28229 - PIAZZA PPTO C | P - 201 | Tremie 1" | Concreto | Zonas comunes pilote Kelly #41 y pilote Kelly #39 | 2026-07-23 | 2026-07-28 | 2026-07-30 | 5 | 27.6 | 15.5 | 56.2 | TREMIE | 28 | TREMIE-28-5 | 2026-10-22 | NUEVO | 2026-10-22 | 12.04 | -12.1
28229 - PIAZZA PPTO C | P - 201 | Tremie 1" | Concreto | Zonas comunes pilote Kelly #41 y pilote Kelly #39 | 2026-07-23 | 2026-07-28 | 2026-07-30 | 5 | 27.6 | 15.4 | 55.8 | TREMIE | 28 | TREMIE-28-5 | 2026-10-22 | NUEVO | 2026-10-22 | 12.04 | -12.2
28229 - PIAZZA PPTO C | P - 202 | Tremie 1" | Concreto | Zonas comunes pilote Kelly #94 | 2026-07-24 | 2026-08-21 | 2026-08-21 | 28 | 27.6 | 36.4 | 131.9 | TREMIE | 28 | TREMIE-28-28 | 2026-10-22 | NUEVO | 2026-10-22 | 28 | 8.8
28229 - PIAZZA PPTO C | P - 202 | Tremie 1" | Concreto | Zonas comunes pilote Kelly #94 | 2026-07-24 | 2026-08-21 | 2026-08-21 | 28 | 27.6 | 36.5 | 132.2 | TREMIE | 28 | TREMIE-28-28 | 2026-10-22 | NUEVO | 2026-10-22 | 28 | 8.9
28229 - PIAZZA PPTO C | P - 202 | Tremie 1" | Concreto | Zonas comunes pilote Kelly #94 | 2026-07-24 | 2026-08-21 | 2026-08-21 | 28 | 27.6 | 35.8 | 129.7 | TREMIE | 28 | TREMIE-28-28 | 2026-10-22 | NUEVO | 2026-10-22 | 28 | 8.2
28229 - PIAZZA PPTO C | P - 202 | Tremie 1" | Concreto | Zonas comunes pilote Kelly #94 | 2026-07-24 | 2026-08-07 | 2026-08-11 | 14 | 27.6 | 30.6 | 110.9 | TREMIE | 28 | TREMIE-28-14 | 2026-10-22 | NUEVO | 2026-10-22 | 19.79 | 3
28229 - PIAZZA PPTO C | P - 202 | Tremie 1" | Concreto | Zonas comunes pilote Kelly #94 | 2026-07-24 | 2026-08-07 | 2026-08-11 | 14 | 27.6 | 29.4 | 106.5 | TREMIE | 28 | TREMIE-28-14 | 2026-10-22 | NUEVO | 2026-10-22 | 19.79 | 1.8
28229 - PIAZZA PPTO C | P - 202 | Tremie 1" | Concreto | Zonas comunes pilote Kelly #94 | 2026-07-24 | 2026-07-31 | 2026-08-03 | 7 | 27.6 | 23.6 | 85.5 | TREMIE | 28 | TREMIE-28-7 | 2026-10-22 | NUEVO | 2026-10-22 | 15.68 | -4
28229 - PIAZZA PPTO C | P - 202 | Tremie 1" | Concreto | Zonas comunes pilote Kelly #94 | 2026-07-24 | 2026-07-31 | 2026-08-03 | 7 | 27.6 | 22.7 | 82.2 | TREMIE | 28 | TREMIE-28-7 | 2026-10-22 | NUEVO | 2026-10-22 | 15.68 | -4.9
28229 - PIAZZA PPTO C | P - 202 | Tremie 1" | Concreto | Zonas comunes pilote Kelly #94 | 2026-07-24 | 2026-07-28 | 2026-07-30 | 4 | 27.6 | 13 | 47.1 | TREMIE | 28 | TREMIE-28-4 | 2026-10-22 | NUEVO | 2026-10-22 | 10.22 | -14.6
28229 - PIAZZA PPTO C | P - 202 | Tremie 1" | Concreto | Zonas comunes pilote Kelly #94 | 2026-07-24 | 2026-07-28 | 2026-07-30 | 4 | 27.6 | 12.1 | 43.8 | TREMIE | 28 | TREMIE-28-4 | 2026-10-22 | NUEVO | 2026-10-22 | 10.22 | -15.5
28229 - PIAZZA PPTO C | P - 21 | Tremie 1/2" | Concreto | Pilote kely torre 1 #30 | 2026-04-07 | 2026-05-05 | 2026-05-06 | 28 | 34.5 | 37.5 | 108.7 | TREMIE | 41 | TREMIE-41-28 | 2026-10-22 | NUEVO | 2026-10-22 |  | 3
28229 - PIAZZA PPTO C | P - 21 | Tremie 1/2" | Concreto | Pilote kely torre 1 #30 | 2026-04-07 | 2026-05-05 | 2026-05-06 | 28 | 34.5 | 38.5 | 111.6 | TREMIE | 41 | TREMIE-41-28 | 2026-10-22 | NUEVO | 2026-10-22 |  | 4
28229 - PIAZZA PPTO C | P - 21 | Tremie 1/2" | Concreto | Pilote kely torre 1 #30 | 2026-04-07 | 2026-05-05 | 2026-05-06 | 28 | 34.5 | 37.2 | 107.8 | TREMIE | 41 | TREMIE-41-28 | 2026-10-22 | NUEVO | 2026-10-22 |  | 2.7
28229 - PIAZZA PPTO C | P - 21 | Tremie 1/2" | Concreto | Pilote kely torre 1 #30 | 2026-04-07 | 2026-04-21 | 2026-04-21 | 14 | 34.5 | 32.8 | 95.1 | TREMIE | 41 | TREMIE-41-14 | 2026-10-22 | NUEVO | 2026-10-22 |  | -1.7
28229 - PIAZZA PPTO C | P - 21 | Tremie 1/2" | Concreto | Pilote kely torre 1 #30 | 2026-04-07 | 2026-04-21 | 2026-04-21 | 14 | 34.5 | 32.6 | 94.5 | TREMIE | 41 | TREMIE-41-14 | 2026-10-22 | NUEVO | 2026-10-22 |  | -1.9
28229 - PIAZZA PPTO C | P - 21 | Tremie 1/2" | Concreto | Pilote kely torre 1 #30 | 2026-04-07 | 2026-04-14 | 2026-04-14 | 7 | 34.5 | 28.2 | 81.7 | TREMIE | 41 | TREMIE-41-7 | 2026-10-22 | NUEVO | 2026-10-22 |  | -6.3
28229 - PIAZZA PPTO C | P - 21 | Tremie 1/2" | Concreto | Pilote kely torre 1 #30 | 2026-04-07 | 2026-04-14 | 2026-04-14 | 7 | 34.5 | 28.5 | 82.6 | TREMIE | 41 | TREMIE-41-7 | 2026-10-22 | NUEVO | 2026-10-22 |  | -6
28229 - PIAZZA PPTO C | P - 21 | Tremie 1/2" | Concreto | Pilote kely torre 1 #30 | 2026-04-07 | 2026-04-10 | 2026-04-14 | 3 | 34.5 | 19.8 | 57.4 | TREMIE | 41 | TREMIE-41-3 | 2026-10-22 | NUEVO | 2026-10-22 |  | -14.7
28229 - PIAZZA PPTO C | P - 21 | Tremie 1/2" | Concreto | Pilote kely torre 1 #30 | 2026-04-07 | 2026-04-10 | 2026-04-14 | 3 | 34.5 | 19.6 | 56.8 | TREMIE | 41 | TREMIE-41-3 | 2026-10-22 | NUEVO | 2026-10-22 |  | -14.9
28229 - PIAZZA PPTO C | P - 211 | Tremie 1/2" | Concreto | Pilote Kelly Torre 3 #309 | 2026-08-04 | 2026-09-01 | 2026-09-01 | 28 | 34.5 | 50.7 | 147 | TREMIE | 41 | TREMIE-41-28 | 2026-10-22 | NUEVO | 2026-10-22 |  | 16.2
28229 - PIAZZA PPTO C | P - 211 | Tremie 1/2" | Concreto | Pilote Kelly Torre 3 #309 | 2026-08-04 | 2026-09-01 | 2026-09-01 | 28 | 34.5 | 51.2 | 148.4 | TREMIE | 41 | TREMIE-41-28 | 2026-10-22 | NUEVO | 2026-10-22 |  | 16.7
28229 - PIAZZA PPTO C | P - 211 | Tremie 1/2" | Concreto | Pilote Kelly Torre 3 #309 | 2026-08-04 | 2026-09-01 | 2026-09-01 | 28 | 34.5 | 51.7 | 149.9 | TREMIE | 41 | TREMIE-41-28 | 2026-10-22 | NUEVO | 2026-10-22 |  | 17.2
28229 - PIAZZA PPTO C | P - 211 | Tremie 1/2" | Concreto | Pilote Kelly Torre 3 #309 | 2026-08-04 | 2026-08-18 | 2026-08-19 | 14 | 34.5 | 42.2 | 122.3 | TREMIE | 41 | TREMIE-41-14 | 2026-10-22 | NUEVO | 2026-10-22 |  | 7.7
28229 - PIAZZA PPTO C | P - 211 | Tremie 1/2" | Concreto | Pilote Kelly Torre 3 #309 | 2026-08-04 | 2026-08-18 | 2026-08-19 | 14 | 34.5 | 42.9 | 124.3 | TREMIE | 41 | TREMIE-41-14 | 2026-10-22 | NUEVO | 2026-10-22 |  | 8.4
28229 - PIAZZA PPTO C | P - 211 | Tremie 1/2" | Concreto | Pilote Kelly Torre 3 #309 | 2026-08-04 | 2026-08-11 | 2026-08-11 | 7 | 34.5 | 35.3 | 102.3 | TREMIE | 41 | TREMIE-41-7 | 2026-10-22 | NUEVO | 2026-10-22 |  | 0.8
28229 - PIAZZA PPTO C | P - 211 | Tremie 1/2" | Concreto | Pilote Kelly Torre 3 #309 | 2026-08-04 | 2026-08-11 | 2026-08-11 | 7 | 34.5 | 35.7 | 103.5 | TREMIE | 41 | TREMIE-41-7 | 2026-10-22 | NUEVO | 2026-10-22 |  | 1.2
28229 - PIAZZA PPTO C | P - 211 | Tremie 1/2" | Concreto | Pilote Kelly Torre 3 #309 | 2026-08-04 | 2026-08-07 | 2026-08-11 | 3 | 34.5 | 31 | 89.9 | TREMIE | 41 | TREMIE-41-3 | 2026-10-22 | NUEVO | 2026-10-22 |  | -3.5
28229 - PIAZZA PPTO C | P - 211 | Tremie 1/2" | Concreto | Pilote Kelly Torre 3 #309 | 2026-08-04 | 2026-08-07 | 2026-08-11 | 3 | 34.5 | 31.4 | 91 | TREMIE | 41 | TREMIE-41-3 | 2026-10-22 | NUEVO | 2026-10-22 |  | -3.1
28229 - PIAZZA PPTO C | P - 212 | Tremie 1/2" | Concreto | Pilote Kelly Torre 3 #329 | 2026-08-04 | 2026-09-01 | 2026-09-01 | 28 | 34.5 | 52.2 | 151.3 | TREMIE | 41 | TREMIE-41-28 | 2026-10-22 | NUEVO | 2026-10-22 |  | 17.7
28229 - PIAZZA PPTO C | P - 212 | Tremie 1/2" | Concreto | Pilote Kelly Torre 3 #329 | 2026-08-04 | 2026-09-01 | 2026-09-01 | 28 | 34.5 | 53.7 | 155.7 | TREMIE | 41 | TREMIE-41-28 | 2026-10-22 | NUEVO | 2026-10-22 |  | 19.2
28229 - PIAZZA PPTO C | P - 212 | Tremie 1/2" | Concreto | Pilote Kelly Torre 3 #329 | 2026-08-04 | 2026-09-01 | 2026-09-01 | 28 | 34.5 | 52.9 | 153.3 | TREMIE | 41 | TREMIE-41-28 | 2026-10-22 | NUEVO | 2026-10-22 |  | 18.4
28229 - PIAZZA PPTO C | P - 212 | Tremie 1/2" | Concreto | Pilote Kelly Torre 3 #329 | 2026-08-04 | 2026-08-18 | 2026-08-19 | 14 | 34.5 | 44.6 | 129.3 | TREMIE | 41 | TREMIE-41-14 | 2026-10-22 | NUEVO | 2026-10-22 |  | 10.1
28229 - PIAZZA PPTO C | P - 212 | Tremie 1/2" | Concreto | Pilote Kelly Torre 3 #329 | 2026-08-04 | 2026-08-18 | 2026-08-19 | 14 | 34.5 | 43.6 | 126.4 | TREMIE | 41 | TREMIE-41-14 | 2026-10-22 | NUEVO | 2026-10-22 |  | 9.1
28229 - PIAZZA PPTO C | P - 212 | Tremie 1/2" | Concreto | Pilote Kelly Torre 3 #329 | 2026-08-04 | 2026-08-11 | 2026-08-11 | 7 | 34.5 | 36.9 | 107 | TREMIE | 41 | TREMIE-41-7 | 2026-10-22 | NUEVO | 2026-10-22 |  | 2.4
28229 - PIAZZA PPTO C | P - 212 | Tremie 1/2" | Concreto | Pilote Kelly Torre 3 #329 | 2026-08-04 | 2026-08-11 | 2026-08-11 | 7 | 34.5 | 35.9 | 104.1 | TREMIE | 41 | TREMIE-41-7 | 2026-10-22 | NUEVO | 2026-10-22 |  | 1.4
28229 - PIAZZA PPTO C | P - 212 | Tremie 1/2" | Concreto | Pilote Kelly Torre 3 #329 | 2026-08-04 | 2026-08-07 | 2026-08-11 | 3 | 34.5 | 31.2 | 90.4 | TREMIE | 41 | TREMIE-41-3 | 2026-10-22 | NUEVO | 2026-10-22 |  | -3.3
28229 - PIAZZA PPTO C | P - 212 | Tremie 1/2" | Concreto | Pilote Kelly Torre 3 #329 | 2026-08-04 | 2026-08-07 | 2026-08-11 | 3 | 34.5 | 30.3 | 87.8 | TREMIE | 41 | TREMIE-41-3 | 2026-10-22 | NUEVO | 2026-10-22 |  | -4.2
28229 - PIAZZA PPTO C | P - 213 | Tremie 1" | Concreto | Pilote Kelly Torre grua #1 y Pilote Kelly #2 | 2026-08-05 | 2026-09-02 | 2026-09-11 | 28 | 27.6 | 36 | 104.3 | TREMIE | 28 | TREMIE-28-28 | 2026-10-22 | NUEVO | 2026-10-22 | 28 | 8.4
28229 - PIAZZA PPTO C | P - 213 | Tremie 1" | Concreto | Pilote Kelly Torre grua #1 y Pilote Kelly #2 | 2026-08-05 | 2026-09-02 | 2026-09-11 | 28 | 27.6 | 35.1 | 101.7 | TREMIE | 28 | TREMIE-28-28 | 2026-10-22 | NUEVO | 2026-10-22 | 28 | 7.5
28229 - PIAZZA PPTO C | P - 213 | Tremie 1" | Concreto | Pilote Kelly Torre grua #1 y Pilote Kelly #2 | 2026-08-05 | 2026-09-02 | 2026-09-11 | 28 | 27.6 | 36.3 | 105.2 | TREMIE | 28 | TREMIE-28-28 | 2026-10-22 | NUEVO | 2026-10-22 | 28 | 8.7
28229 - PIAZZA PPTO C | P - 213 | Tremie 1" | Concreto | Pilote Kelly Torre grua #1 y Pilote Kelly #2 | 2026-08-05 | 2026-08-19 | 2026-08-21 | 14 | 27.6 | 27.8 | 80.6 | TREMIE | 28 | TREMIE-28-14 | 2026-10-22 | NUEVO | 2026-10-22 | 19.79 | 0.2
28229 - PIAZZA PPTO C | P - 213 | Tremie 1" | Concreto | Pilote Kelly Torre grua #1 y Pilote Kelly #2 | 2026-08-05 | 2026-08-19 | 2026-08-21 | 14 | 27.6 | 28.2 | 81.7 | TREMIE | 28 | TREMIE-28-14 | 2026-10-22 | NUEVO | 2026-10-22 | 19.79 | 0.6
28229 - PIAZZA PPTO C | P - 213 | Tremie 1" | Concreto | Pilote Kelly Torre grua #1 y Pilote Kelly #2 | 2026-08-05 | 2026-08-12 | 2026-08-13 | 7 | 27.6 | 24.1 | 69.9 | TREMIE | 28 | TREMIE-28-7 | 2026-10-22 | NUEVO | 2026-10-22 | 15.68 | -3.5
28229 - PIAZZA PPTO C | P - 213 | Tremie 1" | Concreto | Pilote Kelly Torre grua #1 y Pilote Kelly #2 | 2026-08-05 | 2026-08-12 | 2026-08-13 | 7 | 27.6 | 23.6 | 68.4 | TREMIE | 28 | TREMIE-28-7 | 2026-10-22 | NUEVO | 2026-10-22 | 15.68 | -4
28229 - PIAZZA PPTO C | P - 213 | Tremie 1" | Concreto | Pilote Kelly Torre grua #1 y Pilote Kelly #2 | 2026-08-05 | 2026-08-08 | 2026-08-11 | 3 | 27.6 | 19 | 55.1 | TREMIE | 28 | TREMIE-28-3 | 2026-10-22 | NUEVO | 2026-10-22 | 8.4 | -8.6
28229 - PIAZZA PPTO C | P - 213 | Tremie 1" | Concreto | Pilote Kelly Torre grua #1 y Pilote Kelly #2 | 2026-08-05 | 2026-08-08 | 2026-08-11 | 3 | 27.6 | 18.8 | 54.5 | TREMIE | 28 | TREMIE-28-3 | 2026-10-22 | NUEVO | 2026-10-22 | 8.4 | -8.8
28229 - PIAZZA PPTO C | P - 217 | Tremie 1" | Concreto | Pilote Kelly Torre grua #04 | 2026-08-10 | 2026-09-07 | 2026-09-09 | 28 | 27.6 | 38.5 | 139.5 | TREMIE | 28 | TREMIE-28-28 | 2026-10-22 | NUEVO | 2026-10-22 | 28 | 10.9
28229 - PIAZZA PPTO C | P - 217 | Tremie 1" | Concreto | Pilote Kelly Torre grua #04 | 2026-08-10 | 2026-09-07 | 2026-09-09 | 28 | 27.6 | 37.4 | 135.5 | TREMIE | 28 | TREMIE-28-28 | 2026-10-22 | NUEVO | 2026-10-22 | 28 | 9.8
28229 - PIAZZA PPTO C | P - 217 | Tremie 1" | Concreto | Pilote Kelly Torre grua #04 | 2026-08-10 | 2026-09-07 | 2026-09-09 | 28 | 27.6 | 38.2 | 138.4 | TREMIE | 28 | TREMIE-28-28 | 2026-10-22 | NUEVO | 2026-10-22 | 28 | 10.6
28229 - PIAZZA PPTO C | P - 217 | Tremie 1" | Concreto | Pilote Kelly Torre grua #04 | 2026-08-10 | 2026-08-24 | 2026-08-25 | 14 | 27.6 | 31.9 | 115.6 | TREMIE | 28 | TREMIE-28-14 | 2026-10-22 | NUEVO | 2026-10-22 | 19.79 | 4.3
28229 - PIAZZA PPTO C | P - 217 | Tremie 1" | Concreto | Pilote Kelly Torre grua #04 | 2026-08-10 | 2026-08-24 | 2026-08-25 | 14 | 27.6 | 31.4 | 113.8 | TREMIE | 28 | TREMIE-28-14 | 2026-10-22 | NUEVO | 2026-10-22 | 19.79 | 3.8
28229 - PIAZZA PPTO C | P - 217 | Tremie 1" | Concreto | Pilote Kelly Torre grua #04 | 2026-08-10 | 2026-08-17 | 2026-08-19 | 7 | 27.6 | 26.2 | 94.9 | TREMIE | 28 | TREMIE-28-7 | 2026-10-22 | NUEVO | 2026-10-22 | 15.68 | -1.4
28229 - PIAZZA PPTO C | P - 217 | Tremie 1" | Concreto | Pilote Kelly Torre grua #04 | 2026-08-10 | 2026-08-17 | 2026-08-19 | 7 | 27.6 | 26.8 | 97.1 | TREMIE | 28 | TREMIE-28-7 | 2026-10-22 | NUEVO | 2026-10-22 | 15.68 | -0.8
28229 - PIAZZA PPTO C | P - 217 | Tremie 1" | Concreto | Pilote Kelly Torre grua #04 | 2026-08-10 | 2026-08-13 | 2026-08-19 | 3 | 27.6 | 17.4 | 63 | TREMIE | 28 | TREMIE-28-3 | 2026-10-22 | NUEVO | 2026-10-22 | 8.4 | -10.2
28229 - PIAZZA PPTO C | P - 217 | Tremie 1" | Concreto | Pilote Kelly Torre grua #04 | 2026-08-10 | 2026-08-13 | 2026-08-19 | 3 | 27.6 | 17.1 | 62 | TREMIE | 28 | TREMIE-28-3 | 2026-10-22 | NUEVO | 2026-10-22 | 8.4 | -10.5
28229 - PIAZZA PPTO C | P - 218 | Tremie 1" | Concreto | Pilote Kelly Torre grua #03 | 2026-08-11 | 2026-09-08 | 2026-09-11 | 28 | 27.6 | 28.8 | 104.3 | TREMIE | 28 | TREMIE-28-28 | 2026-10-22 | NUEVO | 2026-10-22 | 28 | 1.2
28229 - PIAZZA PPTO C | P - 218 | Tremie 1" | Concreto | Pilote Kelly Torre grua #03 | 2026-08-11 | 2026-09-08 | 2026-09-11 | 28 | 27.6 | 29.7 | 107.6 | TREMIE | 28 | TREMIE-28-28 | 2026-10-22 | NUEVO | 2026-10-22 | 28 | 2.1
28229 - PIAZZA PPTO C | P - 218 | Tremie 1" | Concreto | Pilote Kelly Torre grua #03 | 2026-08-11 | 2026-09-08 | 2026-09-11 | 28 | 27.6 | 29.5 | 106.9 | TREMIE | 28 | TREMIE-28-28 | 2026-10-22 | NUEVO | 2026-10-22 | 28 | 1.9
28229 - PIAZZA PPTO C | P - 218 | Tremie 1" | Concreto | Pilote Kelly Torre grua #03 | 2026-08-11 | 2026-08-25 | 2026-08-27 | 14 | 27.6 | 25.5 | 92.4 | TREMIE | 28 | TREMIE-28-14 | 2026-10-22 | NUEVO | 2026-10-22 | 19.79 | -2.1
28229 - PIAZZA PPTO C | P - 218 | Tremie 1" | Concreto | Pilote Kelly Torre grua #03 | 2026-08-11 | 2026-08-25 | 2026-08-27 | 14 | 27.6 | 25.7 | 93.1 | TREMIE | 28 | TREMIE-28-14 | 2026-10-22 | NUEVO | 2026-10-22 | 19.79 | -1.9
28229 - PIAZZA PPTO C | P - 218 | Tremie 1" | Concreto | Pilote Kelly Torre grua #03 | 2026-08-11 | 2026-08-18 | 2026-08-19 | 7 | 27.6 | 21.1 | 76.4 | TREMIE | 28 | TREMIE-28-7 | 2026-10-22 | NUEVO | 2026-10-22 | 15.68 | -6.5
28229 - PIAZZA PPTO C | P - 218 | Tremie 1" | Concreto | Pilote Kelly Torre grua #03 | 2026-08-11 | 2026-08-18 | 2026-08-19 | 7 | 27.6 | 20.4 | 73.9 | TREMIE | 28 | TREMIE-28-7 | 2026-10-22 | NUEVO | 2026-10-22 | 15.68 | -7.2
28229 - PIAZZA PPTO C | P - 218 | Tremie 1" | Concreto | Pilote Kelly Torre grua #03 | 2026-08-11 | 2026-08-14 | 2026-08-19 | 3 | 27.6 | 12.8 | 46.4 | TREMIE | 28 | TREMIE-28-3 | 2026-10-22 | NUEVO | 2026-10-22 | 8.4 | -14.8
28229 - PIAZZA PPTO C | P - 218 | Tremie 1" | Concreto | Pilote Kelly Torre grua #03 | 2026-08-11 | 2026-08-14 | 2026-08-19 | 3 | 27.6 | 12.3 | 44.6 | TREMIE | 28 | TREMIE-28-3 | 2026-10-22 | NUEVO | 2026-10-22 | 8.4 | -15.3
28229 - PIAZZA PPTO C | P - 219 | Tremie 1/2" | Concreto | Pilote Kelly Torre 3 # 303 | 2026-08-11 | 2026-09-08 | 2026-09-11 | 28 | 34.5 | 45.7 | 132.5 | TREMIE | 41 | TREMIE-41-28 | 2026-10-22 | NUEVO | 2026-10-22 |  | 11.2
28229 - PIAZZA PPTO C | P - 219 | Tremie 1/2" | Concreto | Pilote Kelly Torre 3 # 303 | 2026-08-11 | 2026-09-08 | 2026-09-11 | 28 | 34.5 | 44.7 | 129.6 | TREMIE | 41 | TREMIE-41-28 | 2026-10-22 | NUEVO | 2026-10-22 |  | 10.2
28229 - PIAZZA PPTO C | P - 219 | Tremie 1/2" | Concreto | Pilote Kelly Torre 3 # 303 | 2026-08-11 | 2026-09-08 | 2026-09-11 | 28 | 34.5 | 46.2 | 133.9 | TREMIE | 41 | TREMIE-41-28 | 2026-10-22 | NUEVO | 2026-10-22 |  | 11.7
28229 - PIAZZA PPTO C | P - 219 | Tremie 1/2" | Concreto | Pilote Kelly Torre 3 # 303 | 2026-08-11 | 2026-08-25 | 2026-08-27 | 14 | 34.5 | 38.2 | 110.7 | TREMIE | 41 | TREMIE-41-14 | 2026-10-22 | NUEVO | 2026-10-22 |  | 3.7
28229 - PIAZZA PPTO C | P - 219 | Tremie 1/2" | Concreto | Pilote Kelly Torre 3 # 303 | 2026-08-11 | 2026-08-25 | 2026-08-27 | 14 | 34.5 | 38.5 | 111.6 | TREMIE | 41 | TREMIE-41-14 | 2026-10-22 | NUEVO | 2026-10-22 |  | 4
28229 - PIAZZA PPTO C | P - 219 | Tremie 1/2" | Concreto | Pilote Kelly Torre 3 # 303 | 2026-08-11 | 2026-08-18 | 2026-08-19 | 7 | 34.5 | 31.9 | 92.5 | TREMIE | 41 | TREMIE-41-7 | 2026-10-22 | NUEVO | 2026-10-22 |  | -2.6
28229 - PIAZZA PPTO C | P - 219 | Tremie 1/2" | Concreto | Pilote Kelly Torre 3 # 303 | 2026-08-11 | 2026-08-18 | 2026-08-19 | 7 | 34.5 | 32.2 | 93.3 | TREMIE | 41 | TREMIE-41-7 | 2026-10-22 | NUEVO | 2026-10-22 |  | -2.3
28229 - PIAZZA PPTO C | P - 219 | Tremie 1/2" | Concreto | Pilote Kelly Torre 3 # 303 | 2026-08-11 | 2026-08-14 | 2026-08-19 | 3 | 34.5 | 17.9 | 51.9 | TREMIE | 41 | TREMIE-41-3 | 2026-10-22 | NUEVO | 2026-10-22 |  | -16.6
28229 - PIAZZA PPTO C | P - 219 | Tremie 1/2" | Concreto | Pilote Kelly Torre 3 # 303 | 2026-08-11 | 2026-08-14 | 2026-08-19 | 3 | 34.5 | 17.3 | 50.1 | TREMIE | 41 | TREMIE-41-3 | 2026-10-22 | NUEVO | 2026-10-22 |  | -17.2
28229 - PIAZZA PPTO C | P - 22 | Tremie 1/2" | Concreto | Pilotes Kely Torre 1 # 15 y pilote Kely # 11 | 2026-04-08 | 2026-05-06 | 2026-05-06 | 28 | 34.5 | 42.6 | 123.5 | TREMIE | 41 | TREMIE-41-28 | 2026-10-22 | NUEVO | 2026-10-22 |  | 8.1
28229 - PIAZZA PPTO C | P - 22 | Tremie 1/2" | Concreto | Pilotes Kely Torre 1 # 15 y pilote Kely # 11 | 2026-04-08 | 2026-05-06 | 2026-05-06 | 28 | 34.5 | 40.5 | 117.4 | TREMIE | 41 | TREMIE-41-28 | 2026-10-22 | NUEVO | 2026-10-22 |  | 6
28229 - PIAZZA PPTO C | P - 22 | Tremie 1/2" | Concreto | Pilotes Kely Torre 1 # 15 y pilote Kely # 11 | 2026-04-08 | 2026-05-06 | 2026-05-06 | 28 | 34.5 | 42.2 | 122.3 | TREMIE | 41 | TREMIE-41-28 | 2026-10-22 | NUEVO | 2026-10-22 |  | 7.7
28229 - PIAZZA PPTO C | P - 22 | Tremie 1/2" | Concreto | Pilotes Kely Torre 1 # 15 y pilote Kely # 11 | 2026-04-08 | 2026-04-22 | 2026-04-22 | 14 | 34.5 | 34.5 | 100 | TREMIE | 41 | TREMIE-41-14 | 2026-10-22 | NUEVO | 2026-10-22 |  | 0
28229 - PIAZZA PPTO C | P - 22 | Tremie 1/2" | Concreto | Pilotes Kely Torre 1 # 15 y pilote Kely # 11 | 2026-04-08 | 2026-04-22 | 2026-04-22 | 14 | 34.5 | 35 | 101.4 | TREMIE | 41 | TREMIE-41-14 | 2026-10-22 | NUEVO | 2026-10-22 |  | 0.5
28229 - PIAZZA PPTO C | P - 22 | Tremie 1/2" | Concreto | Pilotes Kely Torre 1 # 15 y pilote Kely # 11 | 2026-04-08 | 2026-04-15 | 2026-04-15 | 7 | 34.5 | 30.4 | 88.1 | TREMIE | 41 | TREMIE-41-7 | 2026-10-22 | NUEVO | 2026-10-22 |  | -4.1
28229 - PIAZZA PPTO C | P - 22 | Tremie 1/2" | Concreto | Pilotes Kely Torre 1 # 15 y pilote Kely # 11 | 2026-04-08 | 2026-04-15 | 2026-04-15 | 7 | 34.5 | 30.8 | 89.3 | TREMIE | 41 | TREMIE-41-7 | 2026-10-22 | NUEVO | 2026-10-22 |  | -3.7
28229 - PIAZZA PPTO C | P - 22 | Tremie 1/2" | Concreto | Pilotes Kely Torre 1 # 15 y pilote Kely # 11 | 2026-04-08 | 2026-04-11 | 2026-04-14 | 3 | 34.5 | 24.4 | 70.7 | TREMIE | 41 | TREMIE-41-3 | 2026-10-22 | NUEVO | 2026-10-22 |  | -10.1
28229 - PIAZZA PPTO C | P - 22 | Tremie 1/2" | Concreto | Pilotes Kely Torre 1 # 15 y pilote Kely # 11 | 2026-04-08 | 2026-04-11 | 2026-04-14 | 3 | 34.5 | 24.5 | 71 | TREMIE | 41 | TREMIE-41-3 | 2026-10-22 | NUEVO | 2026-10-22 |  | -10
28229 - PIAZZA PPTO C | P - 221 | Tremie 1/2" | Concreto | Pilote Torre 3 Kelly #266 | 2026-08-14 | 2026-09-11 | 2026-09-14 | 28 | 34.5 | 47.2 | 136.8 | TREMIE | 41 | TREMIE-41-28 | 2026-10-22 | NUEVO | 2026-10-22 |  | 12.7
28229 - PIAZZA PPTO C | P - 221 | Tremie 1/2" | Concreto | Pilote Torre 3 Kelly #266 | 2026-08-14 | 2026-09-11 | 2026-09-14 | 28 | 34.5 | 45.5 | 131.9 | TREMIE | 41 | TREMIE-41-28 | 2026-10-22 | NUEVO | 2026-10-22 |  | 11
28229 - PIAZZA PPTO C | P - 221 | Tremie 1/2" | Concreto | Pilote Torre 3 Kelly #266 | 2026-08-14 | 2026-09-11 | 2026-09-14 | 28 | 34.5 | 46.5 | 134.8 | TREMIE | 41 | TREMIE-41-28 | 2026-10-22 | NUEVO | 2026-10-22 |  | 12
28229 - PIAZZA PPTO C | P - 221 | Tremie 1/2" | Concreto | Pilote Torre 3 Kelly #266 | 2026-08-14 | 2026-08-28 | 2026-08-28 | 14 | 34.5 | 38.1 | 110.4 | TREMIE | 41 | TREMIE-41-14 | 2026-10-22 | NUEVO | 2026-10-22 |  | 3.6
28229 - PIAZZA PPTO C | P - 221 | Tremie 1/2" | Concreto | Pilote Torre 3 Kelly #266 | 2026-08-14 | 2026-08-28 | 2026-08-28 | 14 | 34.5 | 37.7 | 109.3 | TREMIE | 41 | TREMIE-41-14 | 2026-10-22 | NUEVO | 2026-10-22 |  | 3.2
28229 - PIAZZA PPTO C | P - 221 | Tremie 1/2" | Concreto | Pilote Torre 3 Kelly #266 | 2026-08-14 | 2026-08-21 | 2026-08-21 | 7 | 34.5 | 33.8 | 98 | TREMIE | 41 | TREMIE-41-7 | 2026-10-22 | NUEVO | 2026-10-22 |  | -0.7
28229 - PIAZZA PPTO C | P - 221 | Tremie 1/2" | Concreto | Pilote Torre 3 Kelly #266 | 2026-08-14 | 2026-08-21 | 2026-08-21 | 7 | 34.5 | 32.2 | 93.3 | TREMIE | 41 | TREMIE-41-7 | 2026-10-22 | NUEVO | 2026-10-22 |  | -2.3
28229 - PIAZZA PPTO C | P - 221 | Tremie 1/2" | Concreto | Pilote Torre 3 Kelly #266 | 2026-08-14 | 2026-08-18 | 2026-08-21 | 4 | 34.5 | 28.6 | 82.9 | TREMIE | 41 | TREMIE-41-4 | 2026-10-22 | NUEVO | 2026-10-22 |  | -5.9
28229 - PIAZZA PPTO C | P - 221 | Tremie 1/2" | Concreto | Pilote Torre 3 Kelly #266 | 2026-08-14 | 2026-08-18 | 2026-08-21 | 4 | 34.5 | 28.2 | 81.7 | TREMIE | 41 | TREMIE-41-4 | 2026-10-22 | NUEVO | 2026-10-22 |  | -6.3
28229 - PIAZZA PPTO C | P - 222 | Tremie 1/2" | Concreto | Pilote Torre 3 Kelly #296 | 2026-08-15 | 2026-09-12 | 2026-09-14 | 28 | 34.5 | 37.3 | 108.1 | TREMIE | 41 | TREMIE-41-28 | 2026-10-22 | NUEVO | 2026-10-22 |  | 2.8
28229 - PIAZZA PPTO C | P - 222 | Tremie 1/2" | Concreto | Pilote Torre 3 Kelly #296 | 2026-08-15 | 2026-09-12 | 2026-09-14 | 28 | 34.5 | 38.1 | 110.4 | TREMIE | 41 | TREMIE-41-28 | 2026-10-22 | NUEVO | 2026-10-22 |  | 3.6
28229 - PIAZZA PPTO C | P - 222 | Tremie 1/2" | Concreto | Pilote Torre 3 Kelly #296 | 2026-08-15 | 2026-09-12 | 2026-09-14 | 28 | 34.5 | 38.5 | 111.6 | TREMIE | 41 | TREMIE-41-28 | 2026-10-22 | NUEVO | 2026-10-22 |  | 4
28229 - PIAZZA PPTO C | P - 222 | Tremie 1/2" | Concreto | Pilote Torre 3 Kelly #296 | 2026-08-15 | 2026-08-29 | 2026-09-01 | 14 | 34.5 | 32.1 | 93 | TREMIE | 41 | TREMIE-41-14 | 2026-10-22 | NUEVO | 2026-10-22 |  | -2.4
28229 - PIAZZA PPTO C | P - 222 | Tremie 1/2" | Concreto | Pilote Torre 3 Kelly #296 | 2026-08-15 | 2026-08-29 | 2026-09-01 | 14 | 34.5 | 32 | 92.8 | TREMIE | 41 | TREMIE-41-14 | 2026-10-22 | NUEVO | 2026-10-22 |  | -2.5
28229 - PIAZZA PPTO C | P - 222 | Tremie 1/2" | Concreto | Pilote Torre 3 Kelly #296 | 2026-08-15 | 2026-08-22 | 2026-08-25 | 7 | 34.5 | 27.9 | 80.9 | TREMIE | 41 | TREMIE-41-7 | 2026-10-22 | NUEVO | 2026-10-22 |  | -6.6
28229 - PIAZZA PPTO C | P - 222 | Tremie 1/2" | Concreto | Pilote Torre 3 Kelly #296 | 2026-08-15 | 2026-08-22 | 2026-08-25 | 7 | 34.5 | 26.7 | 77.4 | TREMIE | 41 | TREMIE-41-7 | 2026-10-22 | NUEVO | 2026-10-22 |  | -7.8
28229 - PIAZZA PPTO C | P - 222 | Tremie 1/2" | Concreto | Pilote Torre 3 Kelly #296 | 2026-08-15 | 2026-08-18 | 2026-08-21 | 3 | 34.5 | 19.6 | 56.8 | TREMIE | 41 | TREMIE-41-3 | 2026-10-22 | NUEVO | 2026-10-22 |  | -14.9
28229 - PIAZZA PPTO C | P - 222 | Tremie 1/2" | Concreto | Pilote Torre 3 Kelly #296 | 2026-08-15 | 2026-08-18 | 2026-08-21 | 3 | 34.5 | 19.3 | 55.9 | TREMIE | 41 | TREMIE-41-3 | 2026-10-22 | NUEVO | 2026-10-22 |  | -15.2
28229 - PIAZZA PPTO C | P - 226 | Tremie 1/2" | Concreto | Pilote Kelly Torre 3 #267 | 2026-08-19 | 2026-09-16 | 2026-09-16 | 28 | 34.5 | 52.4 | 151.9 | TREMIE | 41 | TREMIE-41-28 | 2026-10-22 | NUEVO | 2026-10-22 |  | 17.9
28229 - PIAZZA PPTO C | P - 226 | Tremie 1/2" | Concreto | Pilote Kelly Torre 3 #267 | 2026-08-19 | 2026-09-16 | 2026-09-16 | 28 | 34.5 | 51.6 | 149.6 | TREMIE | 41 | TREMIE-41-28 | 2026-10-22 | NUEVO | 2026-10-22 |  | 17.1
28229 - PIAZZA PPTO C | P - 226 | Tremie 1/2" | Concreto | Pilote Kelly Torre 3 #267 | 2026-08-19 | 2026-09-16 | 2026-09-16 | 28 | 34.5 | 53.3 | 154.5 | TREMIE | 41 | TREMIE-41-28 | 2026-10-22 | NUEVO | 2026-10-22 |  | 18.8
28229 - PIAZZA PPTO C | P - 226 | Tremie 1/2" | Concreto | Pilote Kelly Torre 3 #267 | 2026-08-19 | 2026-09-02 | 2026-09-11 | 14 | 34.5 | 43.1 | 124.9 | TREMIE | 41 | TREMIE-41-14 | 2026-10-22 | NUEVO | 2026-10-22 |  | 8.6
28229 - PIAZZA PPTO C | P - 226 | Tremie 1/2" | Concreto | Pilote Kelly Torre 3 #267 | 2026-08-19 | 2026-09-02 | 2026-09-11 | 14 | 34.5 | 43.2 | 125.2 | TREMIE | 41 | TREMIE-41-14 | 2026-10-22 | NUEVO | 2026-10-22 |  | 8.7
28229 - PIAZZA PPTO C | P - 226 | Tremie 1/2" | Concreto | Pilote Kelly Torre 3 #267 | 2026-08-19 | 2026-08-26 | 2026-08-27 | 7 | 34.5 | 36 | 104.3 | TREMIE | 41 | TREMIE-41-7 | 2026-10-22 | NUEVO | 2026-10-22 |  | 1.5
28229 - PIAZZA PPTO C | P - 226 | Tremie 1/2" | Concreto | Pilote Kelly Torre 3 #267 | 2026-08-19 | 2026-08-26 | 2026-08-27 | 7 | 34.5 | 35.4 | 102.6 | TREMIE | 41 | TREMIE-41-7 | 2026-10-22 | NUEVO | 2026-10-22 |  | 0.9
28229 - PIAZZA PPTO C | P - 226 | Tremie 1/2" | Concreto | Pilote Kelly Torre 3 #267 | 2026-08-19 | 2026-08-25 | 2026-08-27 | 6 | 34.5 | 32.6 | 94.5 | TREMIE | 41 | TREMIE-41-6 | 2026-10-22 | NUEVO | 2026-10-22 |  | -1.9
28229 - PIAZZA PPTO C | P - 226 | Tremie 1/2" | Concreto | Pilote Kelly Torre 3 #267 | 2026-08-19 | 2026-08-25 | 2026-08-27 | 6 | 34.5 | 32 | 92.8 | TREMIE | 41 | TREMIE-41-6 | 2026-10-22 | NUEVO | 2026-10-22 |  | -2.5
28229 - PIAZZA PPTO C | P - 227 | Tremie 1/2" | Concreto | Pilote Kelly Torre 3 #288 | 2026-08-19 | 2026-09-16 | 2026-09-16 | 28 | 34.5 | 42.3 | 122.6 | TREMIE | 41 | TREMIE-41-28 | 2026-10-22 | NUEVO | 2026-10-22 |  | 7.8
28229 - PIAZZA PPTO C | P - 227 | Tremie 1/2" | Concreto | Pilote Kelly Torre 3 #288 | 2026-08-19 | 2026-09-16 | 2026-09-16 | 28 | 34.5 | 43.1 | 124.9 | TREMIE | 41 | TREMIE-41-28 | 2026-10-22 | NUEVO | 2026-10-22 |  | 8.6
28229 - PIAZZA PPTO C | P - 227 | Tremie 1/2" | Concreto | Pilote Kelly Torre 3 #288 | 2026-08-19 | 2026-09-16 | 2026-09-16 | 28 | 34.5 | 43.5 | 126.1 | TREMIE | 41 | TREMIE-41-28 | 2026-10-22 | NUEVO | 2026-10-22 |  | 9
28229 - PIAZZA PPTO C | P - 227 | Tremie 1/2" | Concreto | Pilote Kelly Torre 3 #288 | 2026-08-19 | 2026-09-02 | 2026-09-11 | 14 | 34.5 | 35.3 | 102.3 | TREMIE | 41 | TREMIE-41-14 | 2026-10-22 | NUEVO | 2026-10-22 |  | 0.8
28229 - PIAZZA PPTO C | P - 227 | Tremie 1/2" | Concreto | Pilote Kelly Torre 3 #288 | 2026-08-19 | 2026-09-02 | 2026-09-11 | 14 | 34.5 | 35.8 | 103.8 | TREMIE | 41 | TREMIE-41-14 | 2026-10-22 | NUEVO | 2026-10-22 |  | 1.3
28229 - PIAZZA PPTO C | P - 227 | Tremie 1/2" | Concreto | Pilote Kelly Torre 3 #288 | 2026-08-19 | 2026-08-26 | 2026-08-27 | 7 | 34.5 | 30.7 | 89 | TREMIE | 41 | TREMIE-41-7 | 2026-10-22 | NUEVO | 2026-10-22 |  | -3.8
28229 - PIAZZA PPTO C | P - 227 | Tremie 1/2" | Concreto | Pilote Kelly Torre 3 #288 | 2026-08-19 | 2026-08-26 | 2026-08-27 | 7 | 34.5 | 28.9 | 83.8 | TREMIE | 41 | TREMIE-41-7 | 2026-10-22 | NUEVO | 2026-10-22 |  | -5.6
28229 - PIAZZA PPTO C | P - 227 | Tremie 1/2" | Concreto | Pilote Kelly Torre 3 #288 | 2026-08-19 | 2026-08-25 | 2026-08-27 | 6 | 34.5 | 24.5 | 71 | TREMIE | 41 | TREMIE-41-6 | 2026-10-22 | NUEVO | 2026-10-22 |  | -10
28229 - PIAZZA PPTO C | P - 227 | Tremie 1/2" | Concreto | Pilote Kelly Torre 3 #288 | 2026-08-19 | 2026-08-25 | 2026-08-27 | 6 | 34.5 | 24 | 69.6 | TREMIE | 41 | TREMIE-41-6 | 2026-10-22 | NUEVO | 2026-10-22 |  | -10.5
28229 - PIAZZA PPTO C | P - 228 | Outinord Ind 1/2" | Concreto | Placa piso 1 Torre 1 eje 9 al 1 entre A - 5 | 2026-08-20 | 2026-09-17 | 2026-09-18 | 28 | 34.5 | 68.8 | 199.4 | PLACA | 41 | PLACA-41-28 | 2026-10-22 | NUEVO | 2026-10-22 | 41 | 34.3
28229 - PIAZZA PPTO C | P - 228 | Outinord Ind 1/2" | Concreto | Placa piso 1 Torre 1 eje 9 al 1 entre A - 5 | 2026-08-20 | 2026-09-17 | 2026-09-18 | 28 | 34.5 | 68.2 | 197.7 | PLACA | 41 | PLACA-41-28 | 2026-10-22 | NUEVO | 2026-10-22 | 41 | 33.7
28229 - PIAZZA PPTO C | P - 228 | Outinord Ind 1/2" | Concreto | Placa piso 1 Torre 1 eje 9 al 1 entre A - 5 | 2026-08-20 | 2026-09-17 | 2026-09-18 | 28 | 34.5 | 67.8 | 196.5 | PLACA | 41 | PLACA-41-28 | 2026-10-22 | NUEVO | 2026-10-22 | 41 | 33.3
28229 - PIAZZA PPTO C | P - 228 | Outinord Ind 1/2" | Concreto | Placa piso 1 Torre 1 eje 9 al 1 entre A - 5 | 2026-08-20 | 2026-09-03 | 2026-09-11 | 14 | 34.5 | 55.9 | 162 | PLACA | 41 | PLACA-41-14 | 2026-10-22 | NUEVO | 2026-10-22 | 31.71 | 21.4
28229 - PIAZZA PPTO C | P - 228 | Outinord Ind 1/2" | Concreto | Placa piso 1 Torre 1 eje 9 al 1 entre A - 5 | 2026-08-20 | 2026-09-03 | 2026-09-11 | 14 | 34.5 | 57.4 | 166.4 | PLACA | 41 | PLACA-41-14 | 2026-10-22 | NUEVO | 2026-10-22 | 31.71 | 22.9
28229 - PIAZZA PPTO C | P - 228 | Outinord Ind 1/2" | Concreto | Placa piso 1 Torre 1 eje 9 al 1 entre A - 5 | 2026-08-20 | 2026-08-27 | 2026-08-27 | 7 | 34.5 | 50.9 | 147.5 | PLACA | 41 | PLACA-41-7 | 2026-10-22 | NUEVO | 2026-10-22 | 27.06 | 16.4
28229 - PIAZZA PPTO C | P - 228 | Outinord Ind 1/2" | Concreto | Placa piso 1 Torre 1 eje 9 al 1 entre A - 5 | 2026-08-20 | 2026-08-27 | 2026-08-27 | 7 | 34.5 | 50.6 | 146.7 | PLACA | 41 | PLACA-41-7 | 2026-10-22 | NUEVO | 2026-10-22 | 27.06 | 16.1
28229 - PIAZZA PPTO C | P - 228 | Outinord Ind 1/2" | Concreto | Placa piso 1 Torre 1 eje 9 al 1 entre A - 5 | 2026-08-20 | 2026-08-25 | 2026-08-27 | 5 | 34.5 | 42.7 | 123.8 | PLACA | 41 | PLACA-41-5 | 2026-10-22 | NUEVO | 2026-10-22 | 22.75 | 8.2
28229 - PIAZZA PPTO C | P - 228 | Outinord Ind 1/2" | Concreto | Placa piso 1 Torre 1 eje 9 al 1 entre A - 5 | 2026-08-20 | 2026-08-25 | 2026-08-27 | 5 | 34.5 | 43 | 124.6 | PLACA | 41 | PLACA-41-5 | 2026-10-22 | NUEVO | 2026-10-22 | 22.75 | 8.5
28229 - PIAZZA PPTO C | P - 229 | Tremie 1/2" | Concreto | Pilote Kelly Torre 3 #270 y pilote 276 | 2026-08-20 | 2026-09-17 | 2026-09-18 | 28 | 34.5 | 57.5 | 166.7 | TREMIE | 41 | TREMIE-41-28 | 2026-10-22 | NUEVO | 2026-10-22 |  | 23
28229 - PIAZZA PPTO C | P - 229 | Tremie 1/2" | Concreto | Pilote Kelly Torre 3 #270 y pilote 276 | 2026-08-20 | 2026-09-17 | 2026-09-18 | 28 | 34.5 | 55.4 | 160.6 | TREMIE | 41 | TREMIE-41-28 | 2026-10-22 | NUEVO | 2026-10-22 |  | 20.9
28229 - PIAZZA PPTO C | P - 229 | Tremie 1/2" | Concreto | Pilote Kelly Torre 3 #270 y pilote 276 | 2026-08-20 | 2026-09-17 | 2026-09-18 | 28 | 34.5 | 55.9 | 162 | TREMIE | 41 | TREMIE-41-28 | 2026-10-22 | NUEVO | 2026-10-22 |  | 21.4
28229 - PIAZZA PPTO C | P - 229 | Tremie 1/2" | Concreto | Pilote Kelly Torre 3 #270 y pilote 276 | 2026-08-20 | 2026-09-03 | 2026-09-11 | 14 | 34.5 | 45.5 | 131.9 | TREMIE | 41 | TREMIE-41-14 | 2026-10-22 | NUEVO | 2026-10-22 |  | 11
28229 - PIAZZA PPTO C | P - 229 | Tremie 1/2" | Concreto | Pilote Kelly Torre 3 #270 y pilote 276 | 2026-08-20 | 2026-09-03 | 2026-09-11 | 14 | 34.5 | 46.3 | 134.2 | TREMIE | 41 | TREMIE-41-14 | 2026-10-22 | NUEVO | 2026-10-22 |  | 11.8
28229 - PIAZZA PPTO C | P - 229 | Tremie 1/2" | Concreto | Pilote Kelly Torre 3 #270 y pilote 276 | 2026-08-20 | 2026-08-27 | 2026-08-27 | 7 | 34.5 | 38.9 | 112.8 | TREMIE | 41 | TREMIE-41-7 | 2026-10-22 | NUEVO | 2026-10-22 |  | 4.4
28229 - PIAZZA PPTO C | P - 229 | Tremie 1/2" | Concreto | Pilote Kelly Torre 3 #270 y pilote 276 | 2026-08-20 | 2026-08-27 | 2026-08-27 | 7 | 34.5 | 38 | 110.1 | TREMIE | 41 | TREMIE-41-7 | 2026-10-22 | NUEVO | 2026-10-22 |  | 3.5
28229 - PIAZZA PPTO C | P - 229 | Tremie 1/2" | Concreto | Pilote Kelly Torre 3 #270 y pilote 276 | 2026-08-20 | 2026-08-25 | 2026-08-27 | 5 | 34.5 | 32.3 | 93.6 | TREMIE | 41 | TREMIE-41-5 | 2026-10-22 | NUEVO | 2026-10-22 |  | -2.2
28229 - PIAZZA PPTO C | P - 229 | Tremie 1/2" | Concreto | Pilote Kelly Torre 3 #270 y pilote 276 | 2026-08-20 | 2026-08-25 | 2026-08-27 | 5 | 34.5 | 31.7 | 91.9 | TREMIE | 41 | TREMIE-41-5 | 2026-10-22 | NUEVO | 2026-10-22 |  | -2.8
28229 - PIAZZA PPTO C | P - 23 | Tremie 1" | Concreto | Plazoleta pantalla # H01 y pilote Kely de áreas comunes # 09 | 2026-04-08 | 2026-05-06 | 2026-05-06 | 28 | 27.6 | 35.4 | 128.3 | TREMIE | 28 | TREMIE-28-28 | 2026-10-22 | NUEVO | 2026-10-22 | 28 | 7.8
28229 - PIAZZA PPTO C | P - 23 | Tremie 1" | Concreto | Plazoleta pantalla # H01 y pilote Kely de áreas comunes # 09 | 2026-04-08 | 2026-05-06 | 2026-05-06 | 28 | 27.6 | 34.4 | 124.6 | TREMIE | 28 | TREMIE-28-28 | 2026-10-22 | NUEVO | 2026-10-22 | 28 | 6.8
28229 - PIAZZA PPTO C | P - 23 | Tremie 1" | Concreto | Plazoleta pantalla # H01 y pilote Kely de áreas comunes # 09 | 2026-04-08 | 2026-05-06 | 2026-05-06 | 28 | 27.6 | 34.9 | 126.4 | TREMIE | 28 | TREMIE-28-28 | 2026-10-22 | NUEVO | 2026-10-22 | 28 | 7.3
28229 - PIAZZA PPTO C | P - 23 | Tremie 1" | Concreto | Plazoleta pantalla # H01 y pilote Kely de áreas comunes # 09 | 2026-04-08 | 2026-04-22 | 2026-04-22 | 14 | 27.6 | 25.9 | 93.8 | TREMIE | 28 | TREMIE-28-14 | 2026-10-22 | NUEVO | 2026-10-22 | 19.79 | -1.7
28229 - PIAZZA PPTO C | P - 23 | Tremie 1" | Concreto | Plazoleta pantalla # H01 y pilote Kely de áreas comunes # 09 | 2026-04-08 | 2026-04-22 | 2026-04-22 | 14 | 27.6 | 26.2 | 94.9 | TREMIE | 28 | TREMIE-28-14 | 2026-10-22 | NUEVO | 2026-10-22 | 19.79 | -1.4
28229 - PIAZZA PPTO C | P - 23 | Tremie 1" | Concreto | Plazoleta pantalla # H01 y pilote Kely de áreas comunes # 09 | 2026-04-08 | 2026-04-15 | 2026-04-15 | 7 | 27.6 | 22.4 | 81.2 | TREMIE | 28 | TREMIE-28-7 | 2026-10-22 | NUEVO | 2026-10-22 | 15.68 | -5.2
28229 - PIAZZA PPTO C | P - 23 | Tremie 1" | Concreto | Plazoleta pantalla # H01 y pilote Kely de áreas comunes # 09 | 2026-04-08 | 2026-04-15 | 2026-04-15 | 7 | 27.6 | 21.7 | 78.6 | TREMIE | 28 | TREMIE-28-7 | 2026-10-22 | NUEVO | 2026-10-22 | 15.68 | -5.9
28229 - PIAZZA PPTO C | P - 23 | Tremie 1" | Concreto | Plazoleta pantalla # H01 y pilote Kely de áreas comunes # 09 | 2026-04-08 | 2026-04-11 | 2026-04-14 | 3 | 27.6 | 18.7 | 67.8 | TREMIE | 28 | TREMIE-28-3 | 2026-10-22 | NUEVO | 2026-10-22 | 8.4 | -8.9
28229 - PIAZZA PPTO C | P - 23 | Tremie 1" | Concreto | Plazoleta pantalla # H01 y pilote Kely de áreas comunes # 09 | 2026-04-08 | 2026-04-11 | 2026-04-14 | 3 | 27.6 | 18.1 | 65.6 | TREMIE | 28 | TREMIE-28-3 | 2026-10-22 | NUEVO | 2026-10-22 | 8.4 | -9.5
28229 - PIAZZA PPTO C | P - 230 | Tremie 1/2" | Concreto | Pilote Kelly Torre 3 #263 y pilote Kelly #285 | 2026-08-21 | 2026-09-18 | 2026-09-18 | 28 | 34.5 | 66.2 | 191.9 | TREMIE | 41 | TREMIE-41-28 | 2026-10-22 | NUEVO | 2026-10-22 |  | 31.7
28229 - PIAZZA PPTO C | P - 230 | Tremie 1/2" | Concreto | Pilote Kelly Torre 3 #263 y pilote Kelly #285 | 2026-08-21 | 2026-09-18 | 2026-09-18 | 28 | 34.5 | 65.3 | 189.3 | TREMIE | 41 | TREMIE-41-28 | 2026-10-22 | NUEVO | 2026-10-22 |  | 30.8
28229 - PIAZZA PPTO C | P - 230 | Tremie 1/2" | Concreto | Pilote Kelly Torre 3 #263 y pilote Kelly #285 | 2026-08-21 | 2026-09-18 | 2026-09-18 | 28 | 34.5 | 66.9 | 193.9 | TREMIE | 41 | TREMIE-41-28 | 2026-10-22 | NUEVO | 2026-10-22 |  | 32.4
28229 - PIAZZA PPTO C | P - 230 | Tremie 1/2" | Concreto | Pilote Kelly Torre 3 #263 y pilote Kelly #285 | 2026-08-21 | 2026-09-04 | 2026-09-09 | 14 | 34.5 | 54.2 | 157.1 | TREMIE | 41 | TREMIE-41-14 | 2026-10-22 | NUEVO | 2026-10-22 |  | 19.7
28229 - PIAZZA PPTO C | P - 230 | Tremie 1/2" | Concreto | Pilote Kelly Torre 3 #263 y pilote Kelly #285 | 2026-08-21 | 2026-09-04 | 2026-09-09 | 14 | 34.5 | 55.3 | 160.3 | TREMIE | 41 | TREMIE-41-14 | 2026-10-22 | NUEVO | 2026-10-22 |  | 20.8
28229 - PIAZZA PPTO C | P - 230 | Tremie 1/2" | Concreto | Pilote Kelly Torre 3 #263 y pilote Kelly #285 | 2026-08-21 | 2026-08-28 | 2026-08-28 | 7 | 34.5 | 47.5 | 137.7 | TREMIE | 41 | TREMIE-41-7 | 2026-10-22 | NUEVO | 2026-10-22 |  | 13
28229 - PIAZZA PPTO C | P - 230 | Tremie 1/2" | Concreto | Pilote Kelly Torre 3 #263 y pilote Kelly #285 | 2026-08-21 | 2026-08-28 | 2026-08-28 | 7 | 34.5 | 46.1 | 133.6 | TREMIE | 41 | TREMIE-41-7 | 2026-10-22 | NUEVO | 2026-10-22 |  | 11.6
28229 - PIAZZA PPTO C | P - 230 | Tremie 1/2" | Concreto | Pilote Kelly Torre 3 #263 y pilote Kelly #285 | 2026-08-21 | 2026-08-25 | 2026-08-27 | 4 | 34.5 | 40.2 | 116.5 | TREMIE | 41 | TREMIE-41-4 | 2026-10-22 | NUEVO | 2026-10-22 |  | 5.7
28229 - PIAZZA PPTO C | P - 230 | Tremie 1/2" | Concreto | Pilote Kelly Torre 3 #263 y pilote Kelly #285 | 2026-08-21 | 2026-08-25 | 2026-08-27 | 4 | 34.5 | 39.8 | 115.4 | TREMIE | 41 | TREMIE-41-4 | 2026-10-22 | NUEVO | 2026-10-22 |  | 5.3
28229 - PIAZZA PPTO C | P - 231 | Tremie 1/2" | Concreto | Pilote kely torre 3 #319 | 2026-08-24 | 2026-08-27 | 2026-08-28 | 3 | 34.5 | 16.9 | 49 | TREMIE | 41 | TREMIE-41-3 | 2026-10-22 | NUEVO | 2026-10-22 |  | -17.6
28229 - PIAZZA PPTO C | P - 231 | Tremie 1/2" | Concreto | Pilote kely torre 3 #319 | 2026-08-24 | 2026-09-21 | 2026-09-22 | 28 | 34.5 | 39.5 | 114.5 | TREMIE | 41 | TREMIE-41-28 | 2026-10-22 | NUEVO | 2026-10-22 |  | 5
28229 - PIAZZA PPTO C | P - 231 | Tremie 1/2" | Concreto | Pilote kely torre 3 #319 | 2026-08-24 | 2026-09-21 | 2026-09-22 | 28 | 34.5 | 39.3 | 113.9 | TREMIE | 41 | TREMIE-41-28 | 2026-10-22 | NUEVO | 2026-10-22 |  | 4.8
28229 - PIAZZA PPTO C | P - 231 | Tremie 1/2" | Concreto | Pilote kely torre 3 #319 | 2026-08-24 | 2026-09-21 | 2026-09-22 | 28 | 34.5 | 38.9 | 112.8 | TREMIE | 41 | TREMIE-41-28 | 2026-10-22 | NUEVO | 2026-10-22 |  | 4.4
28229 - PIAZZA PPTO C | P - 231 | Tremie 1/2" | Concreto | Pilote kely torre 3 #319 | 2026-08-24 | 2026-09-07 | 2026-09-09 | 14 | 34.5 | 33.4 | 96.8 | TREMIE | 41 | TREMIE-41-14 | 2026-10-22 | NUEVO | 2026-10-22 |  | -1.1
28229 - PIAZZA PPTO C | P - 231 | Tremie 1/2" | Concreto | Pilote kely torre 3 #319 | 2026-08-24 | 2026-09-07 | 2026-09-09 | 14 | 34.5 | 33.2 | 96.2 | TREMIE | 41 | TREMIE-41-14 | 2026-10-22 | NUEVO | 2026-10-22 |  | -1.3
28229 - PIAZZA PPTO C | P - 231 | Tremie 1/2" | Concreto | Pilote kely torre 3 #319 | 2026-08-24 | 2026-08-31 | 2026-09-02 | 7 | 34.5 | 25.5 | 73.9 | TREMIE | 41 | TREMIE-41-7 | 2026-10-22 | NUEVO | 2026-10-22 |  | -9
28229 - PIAZZA PPTO C | P - 231 | Tremie 1/2" | Concreto | Pilote kely torre 3 #319 | 2026-08-24 | 2026-08-31 | 2026-09-02 | 7 | 34.5 | 24.9 | 72.2 | TREMIE | 41 | TREMIE-41-7 | 2026-10-22 | NUEVO | 2026-10-22 |  | -9.6
28229 - PIAZZA PPTO C | P - 231 | Tremie 1/2" | Concreto | Pilote kely torre 3 #319 | 2026-08-24 | 2026-08-27 | 2026-08-28 | 3 | 34.5 | 16.3 | 47.2 | TREMIE | 41 | TREMIE-41-3 | 2026-10-22 | NUEVO | 2026-10-22 |  | -18.2
28229 - PIAZZA PPTO C | P - 25 | Tremie 1" | Concreto | Pilote Kely áreas comunes # 13 | 2026-04-09 | 2026-05-07 | 2026-05-08 | 28 | 27.6 | 39.6 | 143.5 | TREMIE | 28 | TREMIE-28-28 | 2026-10-22 | NUEVO | 2026-10-22 | 28 | 12
28229 - PIAZZA PPTO C | P - 25 | Tremie 1" | Concreto | Pilote Kely áreas comunes # 13 | 2026-04-09 | 2026-05-07 | 2026-05-08 | 28 | 27.6 | 38.2 | 138.4 | TREMIE | 28 | TREMIE-28-28 | 2026-10-22 | NUEVO | 2026-10-22 | 28 | 10.6
28229 - PIAZZA PPTO C | P - 25 | Tremie 1" | Concreto | Pilote Kely áreas comunes # 13 | 2026-04-09 | 2026-05-07 | 2026-05-08 | 28 | 27.6 | 39.8 | 144.2 | TREMIE | 28 | TREMIE-28-28 | 2026-10-22 | NUEVO | 2026-10-22 | 28 | 12.2
28229 - PIAZZA PPTO C | P - 25 | Tremie 1" | Concreto | Pilote Kely áreas comunes # 13 | 2026-04-09 | 2026-04-23 | 2026-04-23 | 14 | 27.6 | 32.3 | 117 | TREMIE | 28 | TREMIE-28-14 | 2026-10-22 | NUEVO | 2026-10-22 | 19.79 | 4.7
28229 - PIAZZA PPTO C | P - 25 | Tremie 1" | Concreto | Pilote Kely áreas comunes # 13 | 2026-04-09 | 2026-04-23 | 2026-04-23 | 14 | 27.6 | 32.7 | 118.5 | TREMIE | 28 | TREMIE-28-14 | 2026-10-22 | NUEVO | 2026-10-22 | 19.79 | 5.1
28229 - PIAZZA PPTO C | P - 25 | Tremie 1" | Concreto | Pilote Kely áreas comunes # 13 | 2026-04-09 | 2026-04-16 | 2026-04-16 | 7 | 27.6 | 24.7 | 89.5 | TREMIE | 28 | TREMIE-28-7 | 2026-10-22 | NUEVO | 2026-10-22 | 15.68 | -2.9
28229 - PIAZZA PPTO C | P - 25 | Tremie 1" | Concreto | Pilote Kely áreas comunes # 13 | 2026-04-09 | 2026-04-16 | 2026-04-16 | 7 | 27.6 | 24.9 | 90.2 | TREMIE | 28 | TREMIE-28-7 | 2026-10-22 | NUEVO | 2026-10-22 | 15.68 | -2.7
28229 - PIAZZA PPTO C | P - 25 | Tremie 1" | Concreto | Pilote Kely áreas comunes # 13 | 2026-04-09 | 2026-04-12 | 2026-04-14 | 3 | 27.6 | 21 | 76.1 | TREMIE | 28 | TREMIE-28-3 | 2026-10-22 | NUEVO | 2026-10-22 | 8.4 | -6.6
28229 - PIAZZA PPTO C | P - 25 | Tremie 1" | Concreto | Pilote Kely áreas comunes # 13 | 2026-04-09 | 2026-04-12 | 2026-04-14 | 3 | 27.6 | 20.6 | 74.6 | TREMIE | 28 | TREMIE-28-3 | 2026-10-22 | NUEVO | 2026-10-22 | 8.4 | -7
28229 - PIAZZA PPTO C | P - 251 | Tremie 1/2" | Concreto | Pilote kely torre 3 # 287 | 2026-09-09 | 2026-10-07 | 2026-10-08 | 28 | 34.5 | 44.4 | 128.7 | TREMIE | 41 | TREMIE-41-28 | 2026-10-22 | NUEVO | 2026-10-22 |  | 9.9
28229 - PIAZZA PPTO C | P - 251 | Tremie 1/2" | Concreto | Pilote kely torre 3 # 287 | 2026-09-09 | 2026-10-07 | 2026-10-08 | 28 | 34.5 | 43.2 | 125.2 | TREMIE | 41 | TREMIE-41-28 | 2026-10-22 | NUEVO | 2026-10-22 |  | 8.7
28229 - PIAZZA PPTO C | P - 251 | Tremie 1/2" | Concreto | Pilote kely torre 3 # 287 | 2026-09-09 | 2026-10-07 | 2026-10-08 | 28 | 34.5 | 42.2 | 122.3 | TREMIE | 41 | TREMIE-41-28 | 2026-10-22 | NUEVO | 2026-10-22 |  | 7.7
28229 - PIAZZA PPTO C | P - 251 | Tremie 1/2" | Concreto | Pilote kely torre 3 # 287 | 2026-09-09 | 2026-09-23 | 2026-09-25 | 14 | 34.5 | 34.6 | 100.3 | TREMIE | 41 | TREMIE-41-14 | 2026-10-22 | NUEVO | 2026-10-22 |  | 0.1
28229 - PIAZZA PPTO C | P - 251 | Tremie 1/2" | Concreto | Pilote kely torre 3 # 287 | 2026-09-09 | 2026-09-23 | 2026-09-25 | 14 | 34.5 | 35 | 101.4 | TREMIE | 41 | TREMIE-41-14 | 2026-10-22 | NUEVO | 2026-10-22 |  | 0.5
28229 - PIAZZA PPTO C | P - 251 | Tremie 1/2" | Concreto | Pilote kely torre 3 # 287 | 2026-09-09 | 2026-09-16 | 2026-09-16 | 7 | 34.5 | 31.3 | 90.7 | TREMIE | 41 | TREMIE-41-7 | 2026-10-22 | NUEVO | 2026-10-22 |  | -3.2
28229 - PIAZZA PPTO C | P - 251 | Tremie 1/2" | Concreto | Pilote kely torre 3 # 287 | 2026-09-09 | 2026-09-16 | 2026-09-16 | 7 | 34.5 | 30.4 | 88.1 | TREMIE | 41 | TREMIE-41-7 | 2026-10-22 | NUEVO | 2026-10-22 |  | -4.1
28229 - PIAZZA PPTO C | P - 251 | Tremie 1/2" | Concreto | Pilote kely torre 3 # 287 | 2026-09-09 | 2026-09-12 | 2026-09-16 | 3 | 34.5 | 21.3 | 61.7 | TREMIE | 41 | TREMIE-41-3 | 2026-10-22 | NUEVO | 2026-10-22 |  | -13.2
28229 - PIAZZA PPTO C | P - 251 | Tremie 1/2" | Concreto | Pilote kely torre 3 # 287 | 2026-09-09 | 2026-09-12 | 2026-09-16 | 3 | 34.5 | 21.5 | 62.3 | TREMIE | 41 | TREMIE-41-3 | 2026-10-22 | NUEVO | 2026-10-22 |  | -13
28229 - PIAZZA PPTO C | P - 253 | TREMIE 1 / 2" | Concreto | Pilote kely torre 3 # 275 | 2026-09-10 | 2026-10-08 | 2026-10-08 | 28 | 34.5 | 55 | 159.4 | TREMIE | 41 | TREMIE-41-28 | 2026-10-22 | NUEVO | 2026-10-22 |  | 20.5
28229 - PIAZZA PPTO C | P - 253 | TREMIE 1 / 2" | Concreto | Pilote kely torre 3 # 275 | 2026-09-10 | 2026-10-08 | 2026-10-08 | 28 | 34.5 | 54.5 | 158 | TREMIE | 41 | TREMIE-41-28 | 2026-10-22 | NUEVO | 2026-10-22 |  | 20
28229 - PIAZZA PPTO C | P - 253 | TREMIE 1 / 2" | Concreto | Pilote kely torre 3 # 275 | 2026-09-10 | 2026-10-08 | 2026-10-08 | 28 | 34.5 | 54.4 | 157.7 | TREMIE | 41 | TREMIE-41-28 | 2026-10-22 | NUEVO | 2026-10-22 |  | 19.9
28229 - PIAZZA PPTO C | P - 253 | TREMIE 1 / 2" | Concreto | Pilote kely torre 3 # 275 | 2026-09-10 | 2026-09-24 | 2026-09-25 | 14 | 34.5 | 45.7 | 132.5 | TREMIE | 41 | TREMIE-41-14 | 2026-10-22 | NUEVO | 2026-10-22 |  | 11.2
28229 - PIAZZA PPTO C | P - 253 | TREMIE 1 / 2" | Concreto | Pilote kely torre 3 # 275 | 2026-09-10 | 2026-09-24 | 2026-09-25 | 14 | 34.5 | 45.9 | 133 | TREMIE | 41 | TREMIE-41-14 | 2026-10-22 | NUEVO | 2026-10-22 |  | 11.4
28229 - PIAZZA PPTO C | P - 253 | TREMIE 1 / 2" | Concreto | Pilote kely torre 3 # 275 | 2026-09-10 | 2026-09-17 | 2026-09-18 | 7 | 34.5 | 37.6 | 109 | TREMIE | 41 | TREMIE-41-7 | 2026-10-22 | NUEVO | 2026-10-22 |  | 3.1
28229 - PIAZZA PPTO C | P - 253 | TREMIE 1 / 2" | Concreto | Pilote kely torre 3 # 275 | 2026-09-10 | 2026-09-17 | 2026-09-18 | 7 | 34.5 | 37.2 | 107.8 | TREMIE | 41 | TREMIE-41-7 | 2026-10-22 | NUEVO | 2026-10-22 |  | 2.7
28229 - PIAZZA PPTO C | P - 253 | TREMIE 1 / 2" | Concreto | Pilote kely torre 3 # 275 | 2026-09-10 | 2026-09-15 | 2026-09-18 | 5 | 34.5 | 33.3 | 96.5 | TREMIE | 41 | TREMIE-41-5 | 2026-10-22 | NUEVO | 2026-10-22 |  | -1.2
28229 - PIAZZA PPTO C | P - 253 | TREMIE 1 / 2" | Concreto | Pilote kely torre 3 # 275 | 2026-09-10 | 2026-09-15 | 2026-09-18 | 5 | 34.5 | 32.6 | 94.5 | TREMIE | 41 | TREMIE-41-5 | 2026-10-22 | NUEVO | 2026-10-22 |  | -1.9
28229 - PIAZZA PPTO C | P - 257 | Tremie 1/2" | Concreto | Pilote Kelly Torre 3 #272 | 2026-09-17 | 2026-10-15 | 2026-10-15 | 28 | 34.5 | 51 | 147.8 | TREMIE | 41 | TREMIE-41-28 | 2026-10-22 | NUEVO | 2026-10-22 |  | 16.5
28229 - PIAZZA PPTO C | P - 257 | Tremie 1/2" | Concreto | Pilote Kelly Torre 3 #272 | 2026-09-17 | 2026-10-15 | 2026-10-15 | 28 | 34.5 | 51.2 | 148.4 | TREMIE | 41 | TREMIE-41-28 | 2026-10-22 | NUEVO | 2026-10-22 |  | 16.7
28229 - PIAZZA PPTO C | P - 257 | Tremie 1/2" | Concreto | Pilote Kelly Torre 3 #272 | 2026-09-17 | 2026-10-15 | 2026-10-15 | 28 | 34.5 | 51.6 | 149.6 | TREMIE | 41 | TREMIE-41-28 | 2026-10-22 | NUEVO | 2026-10-22 |  | 17.1
28229 - PIAZZA PPTO C | P - 257 | Tremie 1/2" | Concreto | Pilote Kelly Torre 3 #272 | 2026-09-17 | 2026-10-01 | 2026-10-01 | 14 | 34.5 | 41.5 | 120.3 | TREMIE | 41 | TREMIE-41-14 | 2026-10-22 | NUEVO | 2026-10-22 |  | 7
28229 - PIAZZA PPTO C | P - 257 | Tremie 1/2" | Concreto | Pilote Kelly Torre 3 #272 | 2026-09-17 | 2026-10-01 | 2026-10-01 | 14 | 34.5 | 42.8 | 124.1 | TREMIE | 41 | TREMIE-41-14 | 2026-10-22 | NUEVO | 2026-10-22 |  | 8.3
28229 - PIAZZA PPTO C | P - 257 | Tremie 1/2" | Concreto | Pilote Kelly Torre 3 #272 | 2026-09-17 | 2026-09-24 | 2026-09-29 | 7 | 34.5 | 35.8 | 103.8 | TREMIE | 41 | TREMIE-41-7 | 2026-10-22 | NUEVO | 2026-10-22 |  | 1.3
28229 - PIAZZA PPTO C | P - 257 | Tremie 1/2" | Concreto | Pilote Kelly Torre 3 #272 | 2026-09-17 | 2026-09-24 | 2026-09-29 | 7 | 34.5 | 33.6 | 97.4 | TREMIE | 41 | TREMIE-41-7 | 2026-10-22 | NUEVO | 2026-10-22 |  | -0.9
28229 - PIAZZA PPTO C | P - 257 | Tremie 1/2" | Concreto | Pilote Kelly Torre 3 #272 | 2026-09-17 | 2026-09-24 | 2026-09-29 | 7 | 34.5 | 35.2 | 102 | TREMIE | 41 | TREMIE-41-7 | 2026-10-22 | NUEVO | 2026-10-22 |  | 0.7
28229 - PIAZZA PPTO C | P - 257 | Tremie 1/2" | Concreto | Pilote Kelly Torre 3 #272 | 2026-09-17 | 2026-09-24 | 2026-09-29 | 7 | 34.5 | 34.4 | 99.7 | TREMIE | 41 | TREMIE-41-7 | 2026-10-22 | NUEVO | 2026-10-22 |  | -0.1
28229 - PIAZZA PPTO C | P - 258 | Tremie 1/2" | Concreto | Pilote Kelly Torre 3 #282 y pilote Kelly #307 | 2026-09-18 | 2026-10-16 | 2026-10-19 | 28 | 34.5 | 58.6 | 169.9 | TREMIE | 41 | TREMIE-41-28 | 2026-10-22 | NUEVO | 2026-10-22 |  | 24.1
28229 - PIAZZA PPTO C | P - 258 | Tremie 1/2" | Concreto | Pilote Kelly Torre 3 #282 y pilote Kelly #307 | 2026-09-18 | 2026-10-16 | 2026-10-19 | 28 | 34.5 | 59.2 | 171.6 | TREMIE | 41 | TREMIE-41-28 | 2026-10-22 | NUEVO | 2026-10-22 |  | 24.7
28229 - PIAZZA PPTO C | P - 258 | Tremie 1/2" | Concreto | Pilote Kelly Torre 3 #282 y pilote Kelly #307 | 2026-09-18 | 2026-10-16 | 2026-10-19 | 28 | 34.5 | 59.9 | 173.6 | TREMIE | 41 | TREMIE-41-28 | 2026-10-22 | NUEVO | 2026-10-22 |  | 25.4
28229 - PIAZZA PPTO C | P - 258 | Tremie 1/2" | Concreto | Pilote Kelly Torre 3 #282 y pilote Kelly #307 | 2026-09-18 | 2026-10-02 | 2026-10-02 | 14 | 34.5 | 47.6 | 138 | TREMIE | 41 | TREMIE-41-14 | 2026-10-22 | NUEVO | 2026-10-22 |  | 13.1
28229 - PIAZZA PPTO C | P - 258 | Tremie 1/2" | Concreto | Pilote Kelly Torre 3 #282 y pilote Kelly #307 | 2026-09-18 | 2026-10-02 | 2026-10-02 | 14 | 34.5 | 49.1 | 142.3 | TREMIE | 41 | TREMIE-41-14 | 2026-10-22 | NUEVO | 2026-10-22 |  | 14.6
28229 - PIAZZA PPTO C | P - 258 | Tremie 1/2" | Concreto | Pilote Kelly Torre 3 #282 y pilote Kelly #307 | 2026-09-18 | 2026-09-25 | 2026-09-29 | 7 | 34.5 | 41.7 | 120.9 | TREMIE | 41 | TREMIE-41-7 | 2026-10-22 | NUEVO | 2026-10-22 |  | 7.2
28229 - PIAZZA PPTO C | P - 258 | Tremie 1/2" | Concreto | Pilote Kelly Torre 3 #282 y pilote Kelly #307 | 2026-09-18 | 2026-09-25 | 2026-09-29 | 7 | 34.5 | 39.8 | 115.4 | TREMIE | 41 | TREMIE-41-7 | 2026-10-22 | NUEVO | 2026-10-22 |  | 5.3
28229 - PIAZZA PPTO C | P - 258 | Tremie 1/2" | Concreto | Pilote Kelly Torre 3 #282 y pilote Kelly #307 | 2026-09-18 | 2026-09-24 | 2026-09-29 | 6 | 34.5 | 32.8 | 95.1 | TREMIE | 41 | TREMIE-41-6 | 2026-10-22 | NUEVO | 2026-10-22 |  | -1.7
28229 - PIAZZA PPTO C | P - 258 | Tremie 1/2" | Concreto | Pilote Kelly Torre 3 #282 y pilote Kelly #307 | 2026-09-18 | 2026-09-24 | 2026-09-29 | 6 | 34.5 | 32.7 | 94.8 | TREMIE | 41 | TREMIE-41-6 | 2026-10-22 | NUEVO | 2026-10-22 |  | -1.8
28229 - PIAZZA PPTO C | P - 259 | Tremie 1/2" | Concreto | Pilote Kelly Torre #318 Torre 3 | 2026-09-18 | 2026-10-16 | 2026-10-19 | 28 | 34.5 | 51.5 | 149.3 | TREMIE | 41 | TREMIE-41-28 | 2026-10-22 | NUEVO | 2026-10-22 |  | 17
28229 - PIAZZA PPTO C | P - 259 | Tremie 1/2" | Concreto | Pilote Kelly Torre #318 Torre 3 | 2026-09-18 | 2026-10-16 | 2026-10-19 | 28 | 34.5 | 51.4 | 149 | TREMIE | 41 | TREMIE-41-28 | 2026-10-22 | NUEVO | 2026-10-22 |  | 16.9
28229 - PIAZZA PPTO C | P - 259 | Tremie 1/2" | Concreto | Pilote Kelly Torre #318 Torre 3 | 2026-09-18 | 2026-10-16 | 2026-10-19 | 28 | 34.5 | 52.2 | 151.3 | TREMIE | 41 | TREMIE-41-28 | 2026-10-22 | NUEVO | 2026-10-22 |  | 17.7
28229 - PIAZZA PPTO C | P - 259 | Tremie 1/2" | Concreto | Pilote Kelly Torre #318 Torre 3 | 2026-09-18 | 2026-10-02 | 2026-10-02 | 14 | 34.5 | 41.6 | 120.6 | TREMIE | 41 | TREMIE-41-14 | 2026-10-22 | NUEVO | 2026-10-22 |  | 7.1
28229 - PIAZZA PPTO C | P - 259 | Tremie 1/2" | Concreto | Pilote Kelly Torre #318 Torre 3 | 2026-09-18 | 2026-10-02 | 2026-10-02 | 14 | 34.5 | 42.4 | 122.9 | TREMIE | 41 | TREMIE-41-14 | 2026-10-22 | NUEVO | 2026-10-22 |  | 7.9
28229 - PIAZZA PPTO C | P - 259 | Tremie 1/2" | Concreto | Pilote Kelly Torre #318 Torre 3 | 2026-09-18 | 2026-09-25 | 2026-09-29 | 7 | 34.5 | 36.3 | 105.2 | TREMIE | 41 | TREMIE-41-7 | 2026-10-22 | NUEVO | 2026-10-22 |  | 1.8
28229 - PIAZZA PPTO C | P - 259 | Tremie 1/2" | Concreto | Pilote Kelly Torre #318 Torre 3 | 2026-09-18 | 2026-09-25 | 2026-09-29 | 7 | 34.5 | 34.5 | 100 | TREMIE | 41 | TREMIE-41-7 | 2026-10-22 | NUEVO | 2026-10-22 |  | 0
28229 - PIAZZA PPTO C | P - 259 | Tremie 1/2" | Concreto | Pilote Kelly Torre #318 Torre 3 | 2026-09-18 | 2026-09-24 | 2026-09-29 | 6 | 34.5 | 29.9 | 86.7 | TREMIE | 41 | TREMIE-41-6 | 2026-10-22 | NUEVO | 2026-10-22 |  | -4.6
28229 - PIAZZA PPTO C | P - 259 | Tremie 1/2" | Concreto | Pilote Kelly Torre #318 Torre 3 | 2026-09-18 | 2026-09-24 | 2026-09-29 | 6 | 34.5 | 29.2 | 84.6 | TREMIE | 41 | TREMIE-41-6 | 2026-10-22 | NUEVO | 2026-10-22 |  | -5.3
28229 - PIAZZA PPTO C | P - 26 | Tremie 1/2" | Concreto | Pilote Kely Torre 1 # 27 | 2026-04-09 | 2026-05-07 | 2026-05-08 | 28 | 34.5 | 42 | 121.7 | TREMIE | 41 | TREMIE-41-28 | 2026-10-22 | NUEVO | 2026-10-22 |  | 7.5
28229 - PIAZZA PPTO C | P - 26 | Tremie 1/2" | Concreto | Pilote Kely Torre 1 # 27 | 2026-04-09 | 2026-05-07 | 2026-05-08 | 28 | 34.5 | 40.9 | 118.6 | TREMIE | 41 | TREMIE-41-28 | 2026-10-22 | NUEVO | 2026-10-22 |  | 6.4
28229 - PIAZZA PPTO C | P - 26 | Tremie 1/2" | Concreto | Pilote Kely Torre 1 # 27 | 2026-04-09 | 2026-05-07 | 2026-05-08 | 28 | 34.5 | 42.3 | 122.6 | TREMIE | 41 | TREMIE-41-28 | 2026-10-22 | NUEVO | 2026-10-22 |  | 7.8
28229 - PIAZZA PPTO C | P - 26 | Tremie 1/2" | Concreto | Pilote Kely Torre 1 # 27 | 2026-04-09 | 2026-04-23 | 2026-04-23 | 14 | 34.5 | 34.5 | 100 | TREMIE | 41 | TREMIE-41-14 | 2026-10-22 | NUEVO | 2026-10-22 |  | 0
28229 - PIAZZA PPTO C | P - 26 | Tremie 1/2" | Concreto | Pilote Kely Torre 1 # 27 | 2026-04-09 | 2026-04-23 | 2026-04-23 | 14 | 34.5 | 35 | 101.4 | TREMIE | 41 | TREMIE-41-14 | 2026-10-22 | NUEVO | 2026-10-22 |  | 0.5
28229 - PIAZZA PPTO C | P - 26 | Tremie 1/2" | Concreto | Pilote Kely Torre 1 # 27 | 2026-04-09 | 2026-04-16 | 2026-04-16 | 7 | 34.5 | 28.5 | 82.6 | TREMIE | 41 | TREMIE-41-7 | 2026-10-22 | NUEVO | 2026-10-22 |  | -6
28229 - PIAZZA PPTO C | P - 26 | Tremie 1/2" | Concreto | Pilote Kely Torre 1 # 27 | 2026-04-09 | 2026-04-16 | 2026-04-16 | 7 | 34.5 | 28.7 | 83.2 | TREMIE | 41 | TREMIE-41-7 | 2026-10-22 | NUEVO | 2026-10-22 |  | -5.8
28229 - PIAZZA PPTO C | P - 26 | Tremie 1/2" | Concreto | Pilote Kely Torre 1 # 27 | 2026-04-09 | 2026-04-12 | 2026-04-14 | 3 | 34.5 | 24.3 | 70.4 | TREMIE | 41 | TREMIE-41-3 | 2026-10-22 | NUEVO | 2026-10-22 |  | -10.2
28229 - PIAZZA PPTO C | P - 26 | Tremie 1/2" | Concreto | Pilote Kely Torre 1 # 27 | 2026-04-09 | 2026-04-12 | 2026-04-14 | 3 | 34.5 | 24 | 69.6 | TREMIE | 41 | TREMIE-41-3 | 2026-10-22 | NUEVO | 2026-10-22 |  | -10.5
28229 - PIAZZA PPTO C | P - 260 | Tremie 1/2" | Concreto | Pilote Kelly Torre 3 #313 | 2026-09-19 | 2026-10-17 | 2026-10-19 | 28 | 34.5 | 54 | 156.5 | TREMIE | 41 | TREMIE-41-28 | 2026-10-22 | NUEVO | 2026-10-22 |  | 19.5
28229 - PIAZZA PPTO C | P - 260 | Tremie 1/2" | Concreto | Pilote Kelly Torre 3 #313 | 2026-09-19 | 2026-10-17 | 2026-10-19 | 28 | 34.5 | 55.1 | 159.7 | TREMIE | 41 | TREMIE-41-28 | 2026-10-22 | NUEVO | 2026-10-22 |  | 20.6
28229 - PIAZZA PPTO C | P - 260 | Tremie 1/2" | Concreto | Pilote Kelly Torre 3 #313 | 2026-09-19 | 2026-10-17 | 2026-10-19 | 28 | 34.5 | 55.2 | 160 | TREMIE | 41 | TREMIE-41-28 | 2026-10-22 | NUEVO | 2026-10-22 |  | 20.7
28229 - PIAZZA PPTO C | P - 260 | Tremie 1/2" | Concreto | Pilote Kelly Torre 3 #313 | 2026-09-19 | 2026-10-03 | 2026-10-06 | 14 | 34.5 | 45.3 | 131.3 | TREMIE | 41 | TREMIE-41-14 | 2026-10-22 | NUEVO | 2026-10-22 |  | 10.8
28229 - PIAZZA PPTO C | P - 260 | Tremie 1/2" | Concreto | Pilote Kelly Torre 3 #313 | 2026-09-19 | 2026-10-03 | 2026-10-06 | 14 | 34.5 | 45.7 | 132.5 | TREMIE | 41 | TREMIE-41-14 | 2026-10-22 | NUEVO | 2026-10-22 |  | 11.2
28229 - PIAZZA PPTO C | P - 260 | Tremie 1/2" | Concreto | Pilote Kelly Torre 3 #313 | 2026-09-19 | 2026-09-26 | 2026-09-29 | 7 | 34.5 | 39 | 113 | TREMIE | 41 | TREMIE-41-7 | 2026-10-22 | NUEVO | 2026-10-22 |  | 4.5
28229 - PIAZZA PPTO C | P - 260 | Tremie 1/2" | Concreto | Pilote Kelly Torre 3 #313 | 2026-09-19 | 2026-09-26 | 2026-09-29 | 7 | 34.5 | 38.8 | 112.5 | TREMIE | 41 | TREMIE-41-7 | 2026-10-22 | NUEVO | 2026-10-22 |  | 4.3
28229 - PIAZZA PPTO C | P - 260 | Tremie 1/2" | Concreto | Pilote Kelly Torre 3 #313 | 2026-09-19 | 2026-09-24 | 2026-09-29 | 5 | 34.5 | 34.1 | 98.8 | TREMIE | 41 | TREMIE-41-5 | 2026-10-22 | NUEVO | 2026-10-22 |  | -0.4
28229 - PIAZZA PPTO C | P - 260 | Tremie 1/2" | Concreto | Pilote Kelly Torre 3 #313 | 2026-09-19 | 2026-09-24 | 2026-09-29 | 5 | 34.5 | 33.5 | 97.1 | TREMIE | 41 | TREMIE-41-5 | 2026-10-22 | NUEVO | 2026-10-22 |  | -1
28229 - PIAZZA PPTO C | P - 264 | Tremie 1/2" | Concreto | Pilote Kelly Torre 3 #279 y pilote Kelly #283 | 2026-09-22 | 2026-10-20 | 2026-10-21 | 28 | 34.5 | 45.9 | 133 | TREMIE | 41 | TREMIE-41-28 | 2026-10-22 | NUEVO | 2026-10-22 |  | 11.4
28229 - PIAZZA PPTO C | P - 264 | Tremie 1/2" | Concreto | Pilote Kelly Torre 3 #279 y pilote Kelly #283 | 2026-09-22 | 2026-10-20 | 2026-10-21 | 28 | 34.5 | 47.1 | 136.5 | TREMIE | 41 | TREMIE-41-28 | 2026-10-22 | NUEVO | 2026-10-22 |  | 12.6
28229 - PIAZZA PPTO C | P - 264 | Tremie 1/2" | Concreto | Pilote Kelly Torre 3 #279 y pilote Kelly #283 | 2026-09-22 | 2026-10-20 | 2026-10-21 | 28 | 34.5 | 47.7 | 138.3 | TREMIE | 41 | TREMIE-41-28 | 2026-10-22 | NUEVO | 2026-10-22 |  | 13.2
28229 - PIAZZA PPTO C | P - 264 | Tremie 1/2" | Concreto | Pilote Kelly Torre 3 #279 y pilote Kelly #283 | 2026-09-22 | 2026-10-06 | 2026-10-06 | 14 | 34.5 | 38 | 110.1 | TREMIE | 41 | TREMIE-41-14 | 2026-10-22 | NUEVO | 2026-10-22 |  | 3.5
28229 - PIAZZA PPTO C | P - 264 | Tremie 1/2" | Concreto | Pilote Kelly Torre 3 #279 y pilote Kelly #283 | 2026-09-22 | 2026-10-06 | 2026-10-06 | 14 | 34.5 | 39 | 113 | TREMIE | 41 | TREMIE-41-14 | 2026-10-22 | NUEVO | 2026-10-22 |  | 4.5
28229 - PIAZZA PPTO C | P - 264 | Tremie 1/2" | Concreto | Pilote Kelly Torre 3 #279 y pilote Kelly #283 | 2026-09-22 | 2026-09-29 | 2026-09-29 | 7 | 34.5 | 34.2 | 99.1 | TREMIE | 41 | TREMIE-41-7 | 2026-10-22 | NUEVO | 2026-10-22 |  | -0.3
28229 - PIAZZA PPTO C | P - 264 | Tremie 1/2" | Concreto | Pilote Kelly Torre 3 #279 y pilote Kelly #283 | 2026-09-22 | 2026-09-29 | 2026-09-29 | 7 | 34.5 | 32.5 | 94.2 | TREMIE | 41 | TREMIE-41-7 | 2026-10-22 | NUEVO | 2026-10-22 |  | -2
28229 - PIAZZA PPTO C | P - 264 | Tremie 1/2" | Concreto | Pilote Kelly Torre 3 #279 y pilote Kelly #283 | 2026-09-22 | 2026-09-25 | 2026-09-29 | 3 | 34.5 | 25.7 | 74.5 | TREMIE | 41 | TREMIE-41-3 | 2026-10-22 | NUEVO | 2026-10-22 |  | -8.8
28229 - PIAZZA PPTO C | P - 264 | Tremie 1/2" | Concreto | Pilote Kelly Torre 3 #279 y pilote Kelly #283 | 2026-09-22 | 2026-09-25 | 2026-09-29 | 3 | 34.5 | 24.8 | 71.9 | TREMIE | 41 | TREMIE-41-3 | 2026-10-22 | NUEVO | 2026-10-22 |  | -9.7
28229 - PIAZZA PPTO C | P - 265 | Tremie 1 / 2” | Concreto | Pilote Kelly Torre 3 # 291 y Pilote Kelly # 273 | 2026-09-23 | 2026-10-21 | 2026-10-21 | 28 | 34.5 | 68 | 197.1 | TREMIE | 41 | TREMIE-41-28 | 2026-10-22 | NUEVO | 2026-10-22 |  | 33.5
28229 - PIAZZA PPTO C | P - 265 | Tremie 1 / 2” | Concreto | Pilote Kelly Torre 3 # 291 y Pilote Kelly # 273 | 2026-09-23 | 2026-10-21 | 2026-10-21 | 28 | 34.5 | 67.1 | 194.5 | TREMIE | 41 | TREMIE-41-28 | 2026-10-22 | NUEVO | 2026-10-22 |  | 32.6
28229 - PIAZZA PPTO C | P - 265 | Tremie 1 / 2” | Concreto | Pilote Kelly Torre 3 # 291 y Pilote Kelly # 273 | 2026-09-23 | 2026-10-21 | 2026-10-21 | 28 | 34.5 | 67.4 | 195.4 | TREMIE | 41 | TREMIE-41-28 | 2026-10-22 | NUEVO | 2026-10-22 |  | 32.9
28229 - PIAZZA PPTO C | P - 265 | Tremie 1 / 2” | Concreto | Pilote Kelly Torre 3 # 291 y Pilote Kelly # 273 | 2026-09-23 | 2026-10-07 | 2026-10-08 | 14 | 34.5 | 57.1 | 165.5 | TREMIE | 41 | TREMIE-41-14 | 2026-10-22 | NUEVO | 2026-10-22 |  | 22.6
28229 - PIAZZA PPTO C | P - 265 | Tremie 1 / 2” | Concreto | Pilote Kelly Torre 3 # 291 y Pilote Kelly # 273 | 2026-09-23 | 2026-10-07 | 2026-10-08 | 14 | 34.5 | 56.3 | 163.2 | TREMIE | 41 | TREMIE-41-14 | 2026-10-22 | NUEVO | 2026-10-22 |  | 21.8
28229 - PIAZZA PPTO C | P - 265 | Tremie 1 / 2” | Concreto | Pilote Kelly Torre 3 # 291 y Pilote Kelly # 273 | 2026-09-23 | 2026-09-30 | 2026-10-01 | 7 | 34.5 | 47.3 | 137.1 | TREMIE | 41 | TREMIE-41-7 | 2026-10-22 | NUEVO | 2026-10-22 |  | 12.8
28229 - PIAZZA PPTO C | P - 265 | Tremie 1 / 2” | Concreto | Pilote Kelly Torre 3 # 291 y Pilote Kelly # 273 | 2026-09-23 | 2026-09-30 | 2026-10-01 | 7 | 34.5 | 47.9 | 138.8 | TREMIE | 41 | TREMIE-41-7 | 2026-10-22 | NUEVO | 2026-10-22 |  | 13.4
28229 - PIAZZA PPTO C | P - 265 | Tremie 1 / 2” | Concreto | Pilote Kelly Torre 3 # 291 y Pilote Kelly # 273 | 2026-09-23 | 2026-09-29 | 2026-10-01 | 6 | 34.5 | 43.8 | 127 | TREMIE | 41 | TREMIE-41-6 | 2026-10-22 | NUEVO | 2026-10-22 |  | 9.3
28229 - PIAZZA PPTO C | P - 265 | Tremie 1 / 2” | Concreto | Pilote Kelly Torre 3 # 291 y Pilote Kelly # 273 | 2026-09-23 | 2026-09-29 | 2026-10-01 | 6 | 34.5 | 42.7 | 123.8 | TREMIE | 41 | TREMIE-41-6 | 2026-10-22 | NUEVO | 2026-10-22 |  | 8.2
28229 - PIAZZA PPTO C | P - 267 | Tremie 1 / 2” | Concreto | Pilote Kelly Torre 3 # 304 y Pilote Kelly # 284 | 2026-09-24 | 2026-10-22 | 2026-10-22 | 28 | 34.5 | 52.3 | 151.6 | TREMIE | 41 | TREMIE-41-28 | 2026-10-22 | NUEVO | 2026-10-22 |  | 17.8
28229 - PIAZZA PPTO C | P - 267 | Tremie 1 / 2” | Concreto | Pilote Kelly Torre 3 # 304 y Pilote Kelly # 284 | 2026-09-24 | 2026-10-22 | 2026-10-22 | 28 | 34.5 | 51.3 | 148.7 | TREMIE | 41 | TREMIE-41-28 | 2026-10-22 | NUEVO | 2026-10-22 |  | 16.8
28229 - PIAZZA PPTO C | P - 267 | Tremie 1 / 2” | Concreto | Pilote Kelly Torre 3 # 304 y Pilote Kelly # 284 | 2026-09-24 | 2026-10-22 | 2026-10-22 | 28 | 34.5 | 50.2 | 145.5 | TREMIE | 41 | TREMIE-41-28 | 2026-10-22 | NUEVO | 2026-10-22 |  | 15.7
28229 - PIAZZA PPTO C | P - 267 | Tremie 1 / 2” | Concreto | Pilote Kelly Torre 3 # 304 y Pilote Kelly # 284 | 2026-09-24 | 2026-10-08 | 2026-10-08 | 14 | 34.5 | 42 | 121.7 | TREMIE | 41 | TREMIE-41-14 | 2026-10-22 | NUEVO | 2026-10-22 |  | 7.5
28229 - PIAZZA PPTO C | P - 267 | Tremie 1 / 2” | Concreto | Pilote Kelly Torre 3 # 304 y Pilote Kelly # 284 | 2026-09-24 | 2026-10-08 | 2026-10-08 | 14 | 34.5 | 42.6 | 123.5 | TREMIE | 41 | TREMIE-41-14 | 2026-10-22 | NUEVO | 2026-10-22 |  | 8.1
28229 - PIAZZA PPTO C | P - 267 | Tremie 1 / 2” | Concreto | Pilote Kelly Torre 3 # 304 y Pilote Kelly # 284 | 2026-09-24 | 2026-10-01 | 2026-10-01 | 7 | 34.5 | 36.1 | 104.6 | TREMIE | 41 | TREMIE-41-7 | 2026-10-22 | NUEVO | 2026-10-22 |  | 1.6
28229 - PIAZZA PPTO C | P - 267 | Tremie 1 / 2” | Concreto | Pilote Kelly Torre 3 # 304 y Pilote Kelly # 284 | 2026-09-24 | 2026-10-01 | 2026-10-01 | 7 | 34.5 | 35.2 | 102 | TREMIE | 41 | TREMIE-41-7 | 2026-10-22 | NUEVO | 2026-10-22 |  | 0.7
28229 - PIAZZA PPTO C | P - 267 | Tremie 1 / 2” | Concreto | Pilote Kelly Torre 3 # 304 y Pilote Kelly # 284 | 2026-09-24 | 2026-09-29 | 2026-10-01 | 5 | 34.5 | 26.9 | 78 | TREMIE | 41 | TREMIE-41-5 | 2026-10-22 | NUEVO | 2026-10-22 |  | -7.6
28229 - PIAZZA PPTO C | P - 267 | Tremie 1 / 2” | Concreto | Pilote Kelly Torre 3 # 304 y Pilote Kelly # 284 | 2026-09-24 | 2026-09-29 | 2026-10-01 | 5 | 34.5 | 26.6 | 77.1 | TREMIE | 41 | TREMIE-41-5 | 2026-10-22 | NUEVO | 2026-10-22 |  | -7.9
28229 - PIAZZA PPTO C | P - 269 | Tremie 1 / 2" | Concreto | Pilote Kelly Torre 3 # 277 y Pilote Kelly # 315 | 2026-09-25 | 2026-10-09 | 2026-10-13 | 14 | 34.5 | 47.2 | 136.8 | TREMIE | 41 | TREMIE-41-14 | 2026-10-22 | NUEVO | 2026-10-22 |  | 12.7
28229 - PIAZZA PPTO C | P - 269 | Tremie 1 / 2" | Concreto | Pilote Kelly Torre 3 # 277 y Pilote Kelly # 315 | 2026-09-25 | 2026-10-09 | 2026-10-13 | 14 | 34.5 | 45.3 | 131.3 | TREMIE | 41 | TREMIE-41-14 | 2026-10-22 | NUEVO | 2026-10-22 |  | 10.8
28229 - PIAZZA PPTO C | P - 269 | Tremie 1 / 2" | Concreto | Pilote Kelly Torre 3 # 277 y Pilote Kelly # 315 | 2026-09-25 | 2026-10-02 | 2026-10-02 | 7 | 34.5 | 39.1 | 113.3 | TREMIE | 41 | TREMIE-41-7 | 2026-10-22 | NUEVO | 2026-10-22 |  | 4.6
28229 - PIAZZA PPTO C | P - 269 | Tremie 1 / 2" | Concreto | Pilote Kelly Torre 3 # 277 y Pilote Kelly # 315 | 2026-09-25 | 2026-10-02 | 2026-10-02 | 7 | 34.5 | 39.7 | 115.1 | TREMIE | 41 | TREMIE-41-7 | 2026-10-22 | NUEVO | 2026-10-22 |  | 5.2
28229 - PIAZZA PPTO C | P - 269 | Tremie 1 / 2" | Concreto | Pilote Kelly Torre 3 # 277 y Pilote Kelly # 315 | 2026-09-25 | 2026-09-29 | 2026-10-01 | 4 | 34.5 | 32.7 | 94.8 | TREMIE | 41 | TREMIE-41-4 | 2026-10-22 | NUEVO | 2026-10-22 |  | -1.8
28229 - PIAZZA PPTO C | P - 269 | Tremie 1 / 2" | Concreto | Pilote Kelly Torre 3 # 277 y Pilote Kelly # 315 | 2026-09-25 | 2026-09-29 | 2026-10-01 | 4 | 34.5 | 31.8 | 92.2 | TREMIE | 41 | TREMIE-41-4 | 2026-10-22 | NUEVO | 2026-10-22 |  | -2.7
28229 - PIAZZA PPTO C | P - 274 | Tremie 1/2" | Concreto | Pilote Kelly torre 3 # 316 | 2026-09-26 | 2026-10-10 | 2026-10-13 | 14 | 34.5 | 43.8 | 127 | TREMIE | 41 | TREMIE-41-14 | 2026-10-22 | NUEVO | 2026-10-22 |  | 9.3
28229 - PIAZZA PPTO C | P - 274 | Tremie 1/2" | Concreto | Pilote Kelly torre 3 # 316 | 2026-09-26 | 2026-10-10 | 2026-10-13 | 14 | 34.5 | 44.5 | 129 | TREMIE | 41 | TREMIE-41-14 | 2026-10-22 | NUEVO | 2026-10-22 |  | 10
28229 - PIAZZA PPTO C | P - 274 | Tremie 1/2" | Concreto | Pilote Kelly torre 3 # 316 | 2026-09-26 | 2026-10-03 | 2026-10-06 | 7 | 34.5 | 37.8 | 109.6 | TREMIE | 41 | TREMIE-41-7 | 2026-10-22 | NUEVO | 2026-10-22 |  | 3.3
28229 - PIAZZA PPTO C | P - 274 | Tremie 1/2" | Concreto | Pilote Kelly torre 3 # 316 | 2026-09-26 | 2026-10-03 | 2026-10-06 | 7 | 34.5 | 36.8 | 106.7 | TREMIE | 41 | TREMIE-41-7 | 2026-10-22 | NUEVO | 2026-10-22 |  | 2.3
28229 - PIAZZA PPTO C | P - 274 | Tremie 1/2" | Concreto | Pilote Kelly torre 3 # 316 | 2026-09-26 | 2026-09-29 | 2026-10-01 | 3 | 34.5 | 29.9 | 86.7 | TREMIE | 41 | TREMIE-41-3 | 2026-10-22 | NUEVO | 2026-10-22 |  | -4.6
28229 - PIAZZA PPTO C | P - 274 | Tremie 1/2" | Concreto | Pilote Kelly torre 3 # 316 | 2026-09-26 | 2026-09-29 | 2026-10-01 | 3 | 34.5 | 30.9 | 89.6 | TREMIE | 41 | TREMIE-41-3 | 2026-10-22 | NUEVO | 2026-10-22 |  | -3.6
28229 - PIAZZA PPTO C | P - 28 | Tremie 1/2" | Concreto | Pilote Kely Torre 1 # 04 | 2026-04-09 | 2026-05-07 | 2026-05-08 | 28 | 34.5 | 52.5 | 152.2 | TREMIE | 41 | TREMIE-41-28 | 2026-10-22 | NUEVO | 2026-10-22 |  | 18
28229 - PIAZZA PPTO C | P - 28 | Tremie 1/2" | Concreto | Pilote Kely Torre 1 # 04 | 2026-04-09 | 2026-05-07 | 2026-05-08 | 28 | 34.5 | 53.6 | 155.4 | TREMIE | 41 | TREMIE-41-28 | 2026-10-22 | NUEVO | 2026-10-22 |  | 19.1
28229 - PIAZZA PPTO C | P - 28 | Tremie 1/2" | Concreto | Pilote Kely Torre 1 # 04 | 2026-04-09 | 2026-05-07 | 2026-05-08 | 28 | 34.5 | 51.5 | 149.3 | TREMIE | 41 | TREMIE-41-28 | 2026-10-22 | NUEVO | 2026-10-22 |  | 17
28229 - PIAZZA PPTO C | P - 28 | Tremie 1/2" | Concreto | Pilote Kely Torre 1 # 04 | 2026-04-09 | 2026-04-23 | 2026-04-23 | 14 | 34.5 | 44 | 127.5 | TREMIE | 41 | TREMIE-41-14 | 2026-10-22 | NUEVO | 2026-10-22 |  | 9.5
28229 - PIAZZA PPTO C | P - 28 | Tremie 1/2" | Concreto | Pilote Kely Torre 1 # 04 | 2026-04-09 | 2026-04-23 | 2026-04-23 | 14 | 34.5 | 43.4 | 125.8 | TREMIE | 41 | TREMIE-41-14 | 2026-10-22 | NUEVO | 2026-10-22 |  | 8.9
28229 - PIAZZA PPTO C | P - 28 | Tremie 1/2" | Concreto | Pilote Kely Torre 1 # 04 | 2026-04-09 | 2026-04-16 | 2026-04-16 | 7 | 34.5 | 37.2 | 107.8 | TREMIE | 41 | TREMIE-41-7 | 2026-10-22 | NUEVO | 2026-10-22 |  | 2.7
28229 - PIAZZA PPTO C | P - 28 | Tremie 1/2" | Concreto | Pilote Kely Torre 1 # 04 | 2026-04-09 | 2026-04-16 | 2026-04-16 | 7 | 34.5 | 36.2 | 104.9 | TREMIE | 41 | TREMIE-41-7 | 2026-10-22 | NUEVO | 2026-10-22 |  | 1.7
28229 - PIAZZA PPTO C | P - 28 | Tremie 1/2" | Concreto | Pilote Kely Torre 1 # 04 | 2026-04-09 | 2026-04-12 | 2026-04-14 | 3 | 34.5 | 26.6 | 77.1 | TREMIE | 41 | TREMIE-41-3 | 2026-10-22 | NUEVO | 2026-10-22 |  | -7.9
28229 - PIAZZA PPTO C | P - 28 | Tremie 1/2" | Concreto | Pilote Kely Torre 1 # 04 | 2026-04-09 | 2026-04-12 | 2026-04-14 | 3 | 34.5 | 25.7 | 74.5 | TREMIE | 41 | TREMIE-41-3 | 2026-10-22 | NUEVO | 2026-10-22 |  | -8.8
28229 - PIAZZA PPTO C | P - 283 | Tremie 1/2" | Concreto | Pilote Kelly Torre 3 # 305 y Pilote Kelly #292 | 2026-10-01 | 2026-10-15 | 2026-10-15 | 14 | 34.5 | 43.3 | 125.5 | TREMIE | 41 | TREMIE-41-14 | 2026-10-22 | NUEVO | 2026-10-22 |  | 8.8
28229 - PIAZZA PPTO C | P - 283 | Tremie 1/2" | Concreto | Pilote Kelly Torre 3 # 305 y Pilote Kelly #292 | 2026-10-01 | 2026-10-15 | 2026-10-15 | 14 | 34.5 | 44 | 127.5 | TREMIE | 41 | TREMIE-41-14 | 2026-10-22 | NUEVO | 2026-10-22 |  | 9.5
28229 - PIAZZA PPTO C | P - 283 | Tremie 1/2" | Concreto | Pilote Kelly Torre 3 # 305 y Pilote Kelly #292 | 2026-10-01 | 2026-10-08 | 2026-10-08 | 7 | 34.5 | 38 | 110.1 | TREMIE | 41 | TREMIE-41-7 | 2026-10-22 | NUEVO | 2026-10-22 |  | 3.5
28229 - PIAZZA PPTO C | P - 283 | Tremie 1/2" | Concreto | Pilote Kelly Torre 3 # 305 y Pilote Kelly #292 | 2026-10-01 | 2026-10-08 | 2026-10-08 | 7 | 34.5 | 37 | 107.2 | TREMIE | 41 | TREMIE-41-7 | 2026-10-22 | NUEVO | 2026-10-22 |  | 2.5
28229 - PIAZZA PPTO C | P - 283 | Tremie 1/2" | Concreto | Pilote Kelly Torre 3 # 305 y Pilote Kelly #292 | 2026-10-01 | 2026-10-06 | 2026-10-08 | 5 | 34.5 | 33.3 | 96.5 | TREMIE | 41 | TREMIE-41-5 | 2026-10-22 | NUEVO | 2026-10-22 |  | -1.2
28229 - PIAZZA PPTO C | P - 283 | Tremie 1/2" | Concreto | Pilote Kelly Torre 3 # 305 y Pilote Kelly #292 | 2026-10-01 | 2026-10-06 | 2026-10-08 | 5 | 34.5 | 32.5 | 94.2 | TREMIE | 41 | TREMIE-41-5 | 2026-10-22 | NUEVO | 2026-10-22 |  | -2
28229 - PIAZZA PPTO C | P - 286 | Tremie 1/2" | Concreto | Pilote Kelly Torre 3 # 330 | 2026-10-02 | 2026-10-16 | 2026-10-19 | 14 | 34.5 | 36.2 | 104.9 | TREMIE | 41 | TREMIE-41-14 | 2026-10-22 | NUEVO | 2026-10-22 |  | 1.7
28229 - PIAZZA PPTO C | P - 286 | Tremie 1/2" | Concreto | Pilote Kelly Torre 3 # 330 | 2026-10-02 | 2026-10-16 | 2026-10-19 | 14 | 34.5 | 36.8 | 106.7 | TREMIE | 41 | TREMIE-41-14 | 2026-10-22 | NUEVO | 2026-10-22 |  | 2.3
28229 - PIAZZA PPTO C | P - 286 | Tremie 1/2" | Concreto | Pilote Kelly Torre 3 # 330 | 2026-10-02 | 2026-10-09 | 2026-10-13 | 7 | 34.5 | 31.9 | 92.5 | TREMIE | 41 | TREMIE-41-7 | 2026-10-22 | NUEVO | 2026-10-22 |  | -2.6
28229 - PIAZZA PPTO C | P - 286 | Tremie 1/2" | Concreto | Pilote Kelly Torre 3 # 330 | 2026-10-02 | 2026-10-09 | 2026-10-13 | 7 | 34.5 | 31.6 | 91.6 | TREMIE | 41 | TREMIE-41-7 | 2026-10-22 | NUEVO | 2026-10-22 |  | -2.9
28229 - PIAZZA PPTO C | P - 286 | Tremie 1/2" | Concreto | Pilote Kelly Torre 3 # 330 | 2026-10-02 | 2026-10-06 | 2026-10-08 | 4 | 34.5 | 26.8 | 77.7 | TREMIE | 41 | TREMIE-41-4 | 2026-10-22 | NUEVO | 2026-10-22 |  | -7.7
28229 - PIAZZA PPTO C | P - 286 | Tremie 1/2" | Concreto | Pilote Kelly Torre 3 # 330 | 2026-10-02 | 2026-10-06 | 2026-10-08 | 4 | 34.5 | 26.4 | 76.5 | TREMIE | 41 | TREMIE-41-4 | 2026-10-22 | NUEVO | 2026-10-22 |  | -8.1
28229 - PIAZZA PPTO C | P - 288 | Tremie 1/2" | Concreto | Pilote Kelly Torre 3 # 331 | 2026-10-02 | 2026-10-16 | 2026-10-19 | 14 | 34.5 | 37.4 | 108.4 | TREMIE | 41 | TREMIE-41-14 | 2026-10-22 | NUEVO | 2026-10-22 |  | 2.9
28229 - PIAZZA PPTO C | P - 288 | Tremie 1/2" | Concreto | Pilote Kelly Torre 3 # 331 | 2026-10-02 | 2026-10-16 | 2026-10-19 | 14 | 34.5 | 37.1 | 107.5 | TREMIE | 41 | TREMIE-41-14 | 2026-10-22 | NUEVO | 2026-10-22 |  | 2.6
28229 - PIAZZA PPTO C | P - 288 | Tremie 1/2" | Concreto | Pilote Kelly Torre 3 # 331 | 2026-10-02 | 2026-10-09 | 2026-10-13 | 7 | 34.5 | 33.2 | 96.2 | TREMIE | 41 | TREMIE-41-7 | 2026-10-22 | NUEVO | 2026-10-22 |  | -1.3
28229 - PIAZZA PPTO C | P - 288 | Tremie 1/2" | Concreto | Pilote Kelly Torre 3 # 331 | 2026-10-02 | 2026-10-09 | 2026-10-13 | 7 | 34.5 | 32.3 | 93.6 | TREMIE | 41 | TREMIE-41-7 | 2026-10-22 | NUEVO | 2026-10-22 |  | -2.2
28229 - PIAZZA PPTO C | P - 288 | Tremie 1/2" | Concreto | Pilote Kelly Torre 3 # 331 | 2026-10-02 | 2026-10-06 | 2026-10-08 | 4 | 34.5 | 26.4 | 76.5 | TREMIE | 41 | TREMIE-41-4 | 2026-10-22 | NUEVO | 2026-10-22 |  | -8.1
28229 - PIAZZA PPTO C | P - 288 | Tremie 1/2" | Concreto | Pilote Kelly Torre 3 # 331 | 2026-10-02 | 2026-10-06 | 2026-10-08 | 4 | 34.5 | 26.1 | 75.7 | TREMIE | 41 | TREMIE-41-4 | 2026-10-22 | NUEVO | 2026-10-22 |  | -8.4
28229 - PIAZZA PPTO C | P - 29 | Tremie 1" | Concreto | Zonas Comunes Pilotes Kelly #02 y Pilote Kelly #18 | 2026-04-10 | 2026-05-08 | 2026-05-08 | 28 | 27.6 | 40.8 | 147.8 | TREMIE | 28 | TREMIE-28-28 | 2026-10-22 | NUEVO | 2026-10-22 | 28 | 13.2
28229 - PIAZZA PPTO C | P - 29 | Tremie 1" | Concreto | Zonas Comunes Pilotes Kelly #02 y Pilote Kelly #18 | 2026-04-10 | 2026-05-08 | 2026-05-08 | 28 | 27.6 | 39.6 | 143.5 | TREMIE | 28 | TREMIE-28-28 | 2026-10-22 | NUEVO | 2026-10-22 | 28 | 12
28229 - PIAZZA PPTO C | P - 29 | Tremie 1" | Concreto | Zonas Comunes Pilotes Kelly #02 y Pilote Kelly #18 | 2026-04-10 | 2026-05-08 | 2026-05-08 | 28 | 27.6 | 40.5 | 146.7 | TREMIE | 28 | TREMIE-28-28 | 2026-10-22 | NUEVO | 2026-10-22 | 28 | 12.9
28229 - PIAZZA PPTO C | P - 29 | Tremie 1" | Concreto | Zonas Comunes Pilotes Kelly #02 y Pilote Kelly #18 | 2026-04-10 | 2026-04-24 | 2026-04-24 | 14 | 27.6 | 33.5 | 121.4 | TREMIE | 28 | TREMIE-28-14 | 2026-10-22 | NUEVO | 2026-10-22 | 19.79 | 5.9
28229 - PIAZZA PPTO C | P - 29 | Tremie 1" | Concreto | Zonas Comunes Pilotes Kelly #02 y Pilote Kelly #18 | 2026-04-10 | 2026-04-24 | 2026-04-24 | 14 | 27.6 | 34 | 123.2 | TREMIE | 28 | TREMIE-28-14 | 2026-10-22 | NUEVO | 2026-10-22 | 19.79 | 6.4
28229 - PIAZZA PPTO C | P - 29 | Tremie 1" | Concreto | Zonas Comunes Pilotes Kelly #02 y Pilote Kelly #18 | 2026-04-10 | 2026-04-17 | 2026-04-17 | 7 | 27.6 | 28.1 | 101.8 | TREMIE | 28 | TREMIE-28-7 | 2026-10-22 | NUEVO | 2026-10-22 | 15.68 | 0.5
28229 - PIAZZA PPTO C | P - 29 | Tremie 1" | Concreto | Zonas Comunes Pilotes Kelly #02 y Pilote Kelly #18 | 2026-04-10 | 2026-04-17 | 2026-04-17 | 7 | 27.6 | 27.3 | 98.9 | TREMIE | 28 | TREMIE-28-7 | 2026-10-22 | NUEVO | 2026-10-22 | 15.68 | -0.3
28229 - PIAZZA PPTO C | P - 29 | Tremie 1" | Concreto | Zonas Comunes Pilotes Kelly #02 y Pilote Kelly #18 | 2026-04-10 | 2026-04-14 | 2026-04-16 | 4 | 27.6 | 23.3 | 84.4 | TREMIE | 28 | TREMIE-28-4 | 2026-10-22 | NUEVO | 2026-10-22 | 10.22 | -4.3
28229 - PIAZZA PPTO C | P - 29 | Tremie 1" | Concreto | Zonas Comunes Pilotes Kelly #02 y Pilote Kelly #18 | 2026-04-10 | 2026-04-14 | 2026-04-16 | 4 | 27.6 | 22.5 | 81.5 | TREMIE | 28 | TREMIE-28-4 | 2026-10-22 | NUEVO | 2026-10-22 | 10.22 | -5.1
28229 - PIAZZA PPTO C | P - 293 | Tremie 1" | Concreto | Pilote Kelly Torre grua 2 #6 | 2026-10-06 | 2026-10-20 | 2026-10-21 | 14 | 27.6 | 35.2 | 127.5 | TREMIE | 28 | TREMIE-28-14 | 2026-10-22 | NUEVO | 2026-10-22 | 19.79 | 7.6
28229 - PIAZZA PPTO C | P - 293 | Tremie 1" | Concreto | Pilote Kelly Torre grua 2 #6 | 2026-10-06 | 2026-10-20 | 2026-10-21 | 14 | 27.6 | 36 | 130.4 | TREMIE | 28 | TREMIE-28-14 | 2026-10-22 | NUEVO | 2026-10-22 | 19.79 | 8.4
28229 - PIAZZA PPTO C | P - 293 | Tremie 1" | Concreto | Pilote Kelly Torre grua 2 #6 | 2026-10-06 | 2026-10-13 | 2026-10-15 | 7 | 27.6 | 30.7 | 111.2 | TREMIE | 28 | TREMIE-28-7 | 2026-10-22 | NUEVO | 2026-10-22 | 15.68 | 3.1
28229 - PIAZZA PPTO C | P - 293 | Tremie 1" | Concreto | Pilote Kelly Torre grua 2 #6 | 2026-10-06 | 2026-10-13 | 2026-10-15 | 7 | 27.6 | 29.9 | 108.3 | TREMIE | 28 | TREMIE-28-7 | 2026-10-22 | NUEVO | 2026-10-22 | 15.68 | 2.3
28229 - PIAZZA PPTO C | P - 293 | Tremie 1" | Concreto | Pilote Kelly Torre grua 2 #6 | 2026-10-06 | 2026-10-09 | 2026-10-13 | 3 | 27.6 | 21.4 | 77.5 | TREMIE | 28 | TREMIE-28-3 | 2026-10-22 | NUEVO | 2026-10-22 | 8.4 | -6.2
28229 - PIAZZA PPTO C | P - 293 | Tremie 1" | Concreto | Pilote Kelly Torre grua 2 #6 | 2026-10-06 | 2026-10-09 | 2026-10-13 | 3 | 27.6 | 21.2 | 76.8 | TREMIE | 28 | TREMIE-28-3 | 2026-10-22 | NUEVO | 2026-10-22 | 8.4 | -6.4
28229 - PIAZZA PPTO C | P - 301 | Tremie 1/2" | Concreto | Pilote Kelly torre 3 # 317 | 2026-10-08 | 2026-10-22 | 2026-10-22 | 14 | 34.5 | 38.2 | 110.7 | TREMIE | 41 | TREMIE-41-14 | 2026-10-22 | NUEVO | 2026-10-22 |  | 3.7
28229 - PIAZZA PPTO C | P - 301 | Tremie 1/2" | Concreto | Pilote Kelly torre 3 # 317 | 2026-10-08 | 2026-10-22 | 2026-10-22 | 14 | 34.5 | 37.3 | 108.1 | TREMIE | 41 | TREMIE-41-14 | 2026-10-22 | NUEVO | 2026-10-22 |  | 2.8
28229 - PIAZZA PPTO C | P - 301 | Tremie 1/2" | Concreto | Pilote Kelly torre 3 # 317 | 2026-10-08 | 2026-10-15 | 2026-10-15 | 7 | 34.5 | 33.9 | 98.3 | TREMIE | 41 | TREMIE-41-7 | 2026-10-22 | NUEVO | 2026-10-22 |  | -0.6
28229 - PIAZZA PPTO C | P - 301 | Tremie 1/2" | Concreto | Pilote Kelly torre 3 # 317 | 2026-10-08 | 2026-10-15 | 2026-10-15 | 7 | 34.5 | 33.3 | 96.5 | TREMIE | 41 | TREMIE-41-7 | 2026-10-22 | NUEVO | 2026-10-22 |  | -1.2
28229 - PIAZZA PPTO C | P - 301 | Tremie 1/2" | Concreto | Pilote Kelly torre 3 # 317 | 2026-10-08 | 2026-10-13 | 2026-10-15 | 5 | 34.5 | 29.7 | 86.1 | TREMIE | 41 | TREMIE-41-5 | 2026-10-22 | NUEVO | 2026-10-22 |  | -4.8
28229 - PIAZZA PPTO C | P - 301 | Tremie 1/2" | Concreto | Pilote Kelly torre 3 # 317 | 2026-10-08 | 2026-10-13 | 2026-10-15 | 5 | 34.5 | 29.2 | 84.6 | TREMIE | 41 | TREMIE-41-5 | 2026-10-22 | NUEVO | 2026-10-22 |  | -5.3
28229 - PIAZZA PPTO C | P - 31 | Tremie ½” | Concreto | Torre 1 Pilotes Kelly #08 y Pilote Kelly #38 | 2026-04-10 | 2026-05-08 | 2026-05-08 | 28 | 34.5 | 50.7 | 147 | TREMIE | 41 | TREMIE-41-28 | 2026-10-22 | NUEVO | 2026-10-22 |  | 16.2
28229 - PIAZZA PPTO C | P - 31 | Tremie ½” | Concreto | Torre 1 Pilotes Kelly #08 y Pilote Kelly #38 | 2026-04-10 | 2026-05-08 | 2026-05-08 | 28 | 34.5 | 51.5 | 149.3 | TREMIE | 41 | TREMIE-41-28 | 2026-10-22 | NUEVO | 2026-10-22 |  | 17
28229 - PIAZZA PPTO C | P - 31 | Tremie ½” | Concreto | Torre 1 Pilotes Kelly #08 y Pilote Kelly #38 | 2026-04-10 | 2026-05-08 | 2026-05-08 | 28 | 34.5 | 50.2 | 145.5 | TREMIE | 41 | TREMIE-41-28 | 2026-10-22 | NUEVO | 2026-10-22 |  | 15.7
28229 - PIAZZA PPTO C | P - 31 | Tremie ½” | Concreto | Torre 1 Pilotes Kelly #08 y Pilote Kelly #38 | 2026-04-10 | 2026-04-24 | 2026-04-24 | 14 | 34.5 | 43 | 124.6 | TREMIE | 41 | TREMIE-41-14 | 2026-10-22 | NUEVO | 2026-10-22 |  | 8.5
28229 - PIAZZA PPTO C | P - 31 | Tremie ½” | Concreto | Torre 1 Pilotes Kelly #08 y Pilote Kelly #38 | 2026-04-10 | 2026-04-24 | 2026-04-24 | 14 | 34.5 | 43.5 | 126.1 | TREMIE | 41 | TREMIE-41-14 | 2026-10-22 | NUEVO | 2026-10-22 |  | 9
28229 - PIAZZA PPTO C | P - 31 | Tremie ½” | Concreto | Torre 1 Pilotes Kelly #08 y Pilote Kelly #38 | 2026-04-10 | 2026-04-17 | 2026-04-17 | 7 | 34.5 | 35 | 101.4 | TREMIE | 41 | TREMIE-41-7 | 2026-10-22 | NUEVO | 2026-10-22 |  | 0.5
28229 - PIAZZA PPTO C | P - 31 | Tremie ½” | Concreto | Torre 1 Pilotes Kelly #08 y Pilote Kelly #38 | 2026-04-10 | 2026-04-17 | 2026-04-17 | 7 | 34.5 | 34.8 | 100.9 | TREMIE | 41 | TREMIE-41-7 | 2026-10-22 | NUEVO | 2026-10-22 |  | 0.3
28229 - PIAZZA PPTO C | P - 31 | Tremie ½” | Concreto | Torre 1 Pilotes Kelly #08 y Pilote Kelly #38 | 2026-04-10 | 2026-04-14 | 2026-04-16 | 4 | 34.5 | 30.9 | 89.6 | TREMIE | 41 | TREMIE-41-4 | 2026-10-22 | NUEVO | 2026-10-22 |  | -3.6
28229 - PIAZZA PPTO C | P - 31 | Tremie ½” | Concreto | Torre 1 Pilotes Kelly #08 y Pilote Kelly #38 | 2026-04-10 | 2026-04-14 | 2026-04-16 | 4 | 34.5 | 30.1 | 87.2 | TREMIE | 41 | TREMIE-41-4 | 2026-10-22 | NUEVO | 2026-10-22 |  | -4.4
28229 - PIAZZA PPTO C | P - 32 | Tremie ½ | Concreto | Torre 2 Pilote Kelly #28 | 2026-04-10 | 2026-05-08 | 2026-05-08 | 28 | 34.5 | 49.7 | 144.1 | TREMIE | 41 | TREMIE-41-28 | 2026-10-22 | NUEVO | 2026-10-22 |  | 15.2
28229 - PIAZZA PPTO C | P - 32 | Tremie ½ | Concreto | Torre 2 Pilote Kelly #28 | 2026-04-10 | 2026-05-08 | 2026-05-08 | 28 | 34.5 | 49.1 | 142.3 | TREMIE | 41 | TREMIE-41-28 | 2026-10-22 | NUEVO | 2026-10-22 |  | 14.6
28229 - PIAZZA PPTO C | P - 32 | Tremie ½ | Concreto | Torre 2 Pilote Kelly #28 | 2026-04-10 | 2026-05-08 | 2026-05-08 | 28 | 34.5 | 48.7 | 141.2 | TREMIE | 41 | TREMIE-41-28 | 2026-10-22 | NUEVO | 2026-10-22 |  | 14.2
28229 - PIAZZA PPTO C | P - 32 | Tremie ½ | Concreto | Torre 2 Pilote Kelly #28 | 2026-04-10 | 2026-04-24 | 2026-04-24 | 14 | 34.5 | 40.2 | 116.5 | TREMIE | 41 | TREMIE-41-14 | 2026-10-22 | NUEVO | 2026-10-22 |  | 5.7
28229 - PIAZZA PPTO C | P - 32 | Tremie ½ | Concreto | Torre 2 Pilote Kelly #28 | 2026-04-10 | 2026-04-24 | 2026-04-24 | 14 | 34.5 | 40.7 | 118 | TREMIE | 41 | TREMIE-41-14 | 2026-10-22 | NUEVO | 2026-10-22 |  | 6.2
28229 - PIAZZA PPTO C | P - 32 | Tremie ½ | Concreto | Torre 2 Pilote Kelly #28 | 2026-04-10 | 2026-04-17 | 2026-04-17 | 7 | 34.5 | 33.6 | 97.4 | TREMIE | 41 | TREMIE-41-7 | 2026-10-22 | NUEVO | 2026-10-22 |  | -0.9
28229 - PIAZZA PPTO C | P - 32 | Tremie ½ | Concreto | Torre 2 Pilote Kelly #28 | 2026-04-10 | 2026-04-17 | 2026-04-17 | 7 | 34.5 | 34.1 | 98.8 | TREMIE | 41 | TREMIE-41-7 | 2026-10-22 | NUEVO | 2026-10-22 |  | -0.4
28229 - PIAZZA PPTO C | P - 32 | Tremie ½ | Concreto | Torre 2 Pilote Kelly #28 | 2026-04-10 | 2026-04-14 | 2026-04-16 | 4 | 34.5 | 27.5 | 79.7 | TREMIE | 41 | TREMIE-41-4 | 2026-10-22 | NUEVO | 2026-10-22 |  | -7
28229 - PIAZZA PPTO C | P - 32 | Tremie ½ | Concreto | Torre 2 Pilote Kelly #28 | 2026-04-10 | 2026-04-14 | 2026-04-16 | 4 | 34.5 | 27.2 | 78.8 | TREMIE | 41 | TREMIE-41-4 | 2026-10-22 | NUEVO | 2026-10-22 |  | -7.3
28229 - PIAZZA PPTO C | P - 39 | Tremie 1 / 2 " | Concreto | Torre 1 pilotes kely #23 y pilote kely #31 | 2026-04-14 | 2026-05-12 | 2026-05-12 | 28 | 34.5 | 43.6 | 126.4 | TREMIE | 41 | TREMIE-41-28 | 2026-10-22 | NUEVO | 2026-10-22 |  | 9.1
28229 - PIAZZA PPTO C | P - 39 | Tremie 1 / 2 " | Concreto | Torre 1 pilotes kely #23 y pilote kely #31 | 2026-04-14 | 2026-05-12 | 2026-05-12 | 28 | 34.5 | 42.5 | 123.2 | TREMIE | 41 | TREMIE-41-28 | 2026-10-22 | NUEVO | 2026-10-22 |  | 8
28229 - PIAZZA PPTO C | P - 39 | Tremie 1 / 2 " | Concreto | Torre 1 pilotes kely #23 y pilote kely #31 | 2026-04-14 | 2026-05-12 | 2026-05-12 | 28 | 34.5 | 43.2 | 125.2 | TREMIE | 41 | TREMIE-41-28 | 2026-10-22 | NUEVO | 2026-10-22 |  | 8.7
28229 - PIAZZA PPTO C | P - 39 | Tremie 1 / 2 " | Concreto | Torre 1 pilotes kely #23 y pilote kely #31 | 2026-04-14 | 2026-04-28 | 2026-04-28 | 14 | 34.5 | 33.8 | 98 | TREMIE | 41 | TREMIE-41-14 | 2026-10-22 | NUEVO | 2026-10-22 |  | -0.7
28229 - PIAZZA PPTO C | P - 39 | Tremie 1 / 2 " | Concreto | Torre 1 pilotes kely #23 y pilote kely #31 | 2026-04-14 | 2026-04-28 | 2026-04-28 | 14 | 34.5 | 34.2 | 99.1 | TREMIE | 41 | TREMIE-41-14 | 2026-10-22 | NUEVO | 2026-10-22 |  | -0.3
28229 - PIAZZA PPTO C | P - 39 | Tremie 1 / 2 " | Concreto | Torre 1 pilotes kely #23 y pilote kely #31 | 2026-04-14 | 2026-04-21 | 2026-04-21 | 7 | 34.5 | 25.6 | 74.2 | TREMIE | 41 | TREMIE-41-7 | 2026-10-22 | NUEVO | 2026-10-22 |  | -8.9
28229 - PIAZZA PPTO C | P - 39 | Tremie 1 / 2 " | Concreto | Torre 1 pilotes kely #23 y pilote kely #31 | 2026-04-14 | 2026-04-21 | 2026-04-21 | 7 | 34.5 | 25.3 | 73.3 | TREMIE | 41 | TREMIE-41-7 | 2026-10-22 | NUEVO | 2026-10-22 |  | -9.2
28229 - PIAZZA PPTO C | P - 39 | Tremie 1 / 2 " | Concreto | Torre 1 pilotes kely #23 y pilote kely #31 | 2026-04-14 | 2026-04-17 | 2026-04-21 | 3 | 34.5 | 19.8 | 57.4 | TREMIE | 41 | TREMIE-41-3 | 2026-10-22 | NUEVO | 2026-10-22 |  | -14.7
28229 - PIAZZA PPTO C | P - 39 | Tremie 1 / 2 " | Concreto | Torre 1 pilotes kely #23 y pilote kely #31 | 2026-04-14 | 2026-04-17 | 2026-04-21 | 3 | 34.5 | 19.4 | 56.2 | TREMIE | 41 | TREMIE-41-3 | 2026-10-22 | NUEVO | 2026-10-22 |  | -15.1
28229 - PIAZZA PPTO C | P - 40 | Tremie 1 " | Concreto | Plataforma pilote kely #82 | 2026-04-14 | 2026-05-12 | 2026-05-12 | 28 | 27.6 | 42.8 | 155.1 | TREMIE | 28 | TREMIE-28-28 | 2026-10-22 | NUEVO | 2026-10-22 | 28 | 15.2
28229 - PIAZZA PPTO C | P - 40 | Tremie 1 " | Concreto | Plataforma pilote kely #82 | 2026-04-14 | 2026-05-12 | 2026-05-12 | 28 | 27.6 | 42.4 | 153.6 | TREMIE | 28 | TREMIE-28-28 | 2026-10-22 | NUEVO | 2026-10-22 | 28 | 14.8
28229 - PIAZZA PPTO C | P - 40 | Tremie 1 " | Concreto | Plataforma pilote kely #82 | 2026-04-14 | 2026-05-12 | 2026-05-12 | 28 | 27.6 | 42.1 | 152.5 | TREMIE | 28 | TREMIE-28-28 | 2026-10-22 | NUEVO | 2026-10-22 | 28 | 14.5
28229 - PIAZZA PPTO C | P - 40 | Tremie 1 " | Concreto | Plataforma pilote kely #82 | 2026-04-14 | 2026-04-28 | 2026-04-28 | 14 | 27.6 | 25.7 | 93.1 | TREMIE | 28 | TREMIE-28-14 | 2026-10-22 | NUEVO | 2026-10-22 | 19.79 | -1.9
28229 - PIAZZA PPTO C | P - 40 | Tremie 1 " | Concreto | Plataforma pilote kely #82 | 2026-04-14 | 2026-04-28 | 2026-04-28 | 14 | 27.6 | 25.5 | 92.4 | TREMIE | 28 | TREMIE-28-14 | 2026-10-22 | NUEVO | 2026-10-22 | 19.79 | -2.1
28229 - PIAZZA PPTO C | P - 40 | Tremie 1 " | Concreto | Plataforma pilote kely #82 | 2026-04-14 | 2026-04-21 | 2026-04-21 | 7 | 27.6 | 21.6 | 78.3 | TREMIE | 28 | TREMIE-28-7 | 2026-10-22 | NUEVO | 2026-10-22 | 15.68 | -6
28229 - PIAZZA PPTO C | P - 40 | Tremie 1 " | Concreto | Plataforma pilote kely #82 | 2026-04-14 | 2026-04-21 | 2026-04-21 | 7 | 27.6 | 21.4 | 77.5 | TREMIE | 28 | TREMIE-28-7 | 2026-10-22 | NUEVO | 2026-10-22 | 15.68 | -6.2
28229 - PIAZZA PPTO C | P - 40 | Tremie 1 " | Concreto | Plataforma pilote kely #82 | 2026-04-14 | 2026-04-17 | 2026-04-21 | 3 | 27.6 | 14.5 | 52.5 | TREMIE | 28 | TREMIE-28-3 | 2026-10-22 | NUEVO | 2026-10-22 | 8.4 | -13.1
28229 - PIAZZA PPTO C | P - 40 | Tremie 1 " | Concreto | Plataforma pilote kely #82 | 2026-04-14 | 2026-04-17 | 2026-04-21 | 3 | 27.6 | 14.2 | 51.4 | TREMIE | 28 | TREMIE-28-3 | 2026-10-22 | NUEVO | 2026-10-22 | 8.4 | -13.4
28229 - PIAZZA PPTO C | P - 48 | Tremie 1/2" | Concreto | Pilote kelly torre 1 # 41 | 2026-04-17 | 2026-05-15 | 2026-05-15 | 28 | 34.5 | 47.3 | 137.1 | TREMIE | 41 | TREMIE-41-28 | 2026-10-22 | NUEVO | 2026-10-22 |  | 12.8
28229 - PIAZZA PPTO C | P - 48 | Tremie 1/2" | Concreto | Pilote kelly torre 1 # 41 | 2026-04-17 | 2026-05-15 | 2026-05-15 | 28 | 34.5 | 47.7 | 138.3 | TREMIE | 41 | TREMIE-41-28 | 2026-10-22 | NUEVO | 2026-10-22 |  | 13.2
28229 - PIAZZA PPTO C | P - 48 | Tremie 1/2" | Concreto | Pilote kelly torre 1 # 41 | 2026-04-17 | 2026-05-15 | 2026-05-15 | 28 | 34.5 | 48.2 | 139.7 | TREMIE | 41 | TREMIE-41-28 | 2026-10-22 | NUEVO | 2026-10-22 |  | 13.7
28229 - PIAZZA PPTO C | P - 48 | Tremie 1/2" | Concreto | Pilote kelly torre 1 # 41 | 2026-04-17 | 2026-05-01 | 2026-05-05 | 14 | 34.5 | 40 | 115.9 | TREMIE | 41 | TREMIE-41-14 | 2026-10-22 | NUEVO | 2026-10-22 |  | 5.5
28229 - PIAZZA PPTO C | P - 48 | Tremie 1/2" | Concreto | Pilote kelly torre 1 # 41 | 2026-04-17 | 2026-05-01 | 2026-05-05 | 14 | 34.5 | 40.6 | 117.7 | TREMIE | 41 | TREMIE-41-14 | 2026-10-22 | NUEVO | 2026-10-22 |  | 6.1
28229 - PIAZZA PPTO C | P - 48 | Tremie 1/2" | Concreto | Pilote kelly torre 1 # 41 | 2026-04-17 | 2026-04-24 | 2026-04-24 | 7 | 34.5 | 28.9 | 83.8 | TREMIE | 41 | TREMIE-41-7 | 2026-10-22 | NUEVO | 2026-10-22 |  | -5.6
28229 - PIAZZA PPTO C | P - 48 | Tremie 1/2" | Concreto | Pilote kelly torre 1 # 41 | 2026-04-17 | 2026-04-24 | 2026-04-24 | 7 | 34.5 | 28.6 | 82.9 | TREMIE | 41 | TREMIE-41-7 | 2026-10-22 | NUEVO | 2026-10-22 |  | -5.9
28229 - PIAZZA PPTO C | P - 48 | Tremie 1/2" | Concreto | Pilote kelly torre 1 # 41 | 2026-04-17 | 2026-04-21 | 2026-04-23 | 4 | 34.5 | 25.8 | 74.8 | TREMIE | 41 | TREMIE-41-4 | 2026-10-22 | NUEVO | 2026-10-22 |  | -8.7
28229 - PIAZZA PPTO C | P - 48 | Tremie 1/2" | Concreto | Pilote kelly torre 1 # 41 | 2026-04-17 | 2026-04-21 | 2026-04-23 | 4 | 34.5 | 26 | 75.4 | TREMIE | 41 | TREMIE-41-4 | 2026-10-22 | NUEVO | 2026-10-22 |  | -8.5
28229 - PIAZZA PPTO C | P - 49 | Tremie 1" | Concreto | Pilote kelly torre 2 # 05 y pilote kelly # 53 | 2026-04-17 | 2026-05-15 | 2026-05-15 | 28 | 27.6 | 41.2 | 149.3 | TREMIE | 28 | TREMIE-28-28 | 2026-10-22 | NUEVO | 2026-10-22 | 28 | 13.6
28229 - PIAZZA PPTO C | P - 49 | Tremie 1" | Concreto | Pilote kelly torre 2 # 05 y pilote kelly # 53 | 2026-04-17 | 2026-05-15 | 2026-05-15 | 28 | 27.6 | 41.2 | 149.3 | TREMIE | 28 | TREMIE-28-28 | 2026-10-22 | NUEVO | 2026-10-22 | 28 | 13.6
28229 - PIAZZA PPTO C | P - 49 | Tremie 1" | Concreto | Pilote kelly torre 2 # 05 y pilote kelly # 53 | 2026-04-17 | 2026-05-15 | 2026-05-15 | 28 | 27.6 | 40.2 | 145.7 | TREMIE | 28 | TREMIE-28-28 | 2026-10-22 | NUEVO | 2026-10-22 | 28 | 12.6
28229 - PIAZZA PPTO C | P - 49 | Tremie 1" | Concreto | Pilote kelly torre 2 # 05 y pilote kelly # 53 | 2026-04-17 | 2026-05-01 | 2026-05-05 | 14 | 27.6 | 34.8 | 126.1 | TREMIE | 28 | TREMIE-28-14 | 2026-10-22 | NUEVO | 2026-10-22 | 19.79 | 7.2
28229 - PIAZZA PPTO C | P - 49 | Tremie 1" | Concreto | Pilote kelly torre 2 # 05 y pilote kelly # 53 | 2026-04-17 | 2026-05-01 | 2026-05-05 | 14 | 27.6 | 34.3 | 124.3 | TREMIE | 28 | TREMIE-28-14 | 2026-10-22 | NUEVO | 2026-10-22 | 19.79 | 6.7
28229 - PIAZZA PPTO C | P - 49 | Tremie 1" | Concreto | Pilote kelly torre 2 # 05 y pilote kelly # 53 | 2026-04-17 | 2026-04-24 | 2026-04-24 | 7 | 27.6 | 29 | 105.1 | TREMIE | 28 | TREMIE-28-7 | 2026-10-22 | NUEVO | 2026-10-22 | 15.68 | 1.4
28229 - PIAZZA PPTO C | P - 49 | Tremie 1" | Concreto | Pilote kelly torre 2 # 05 y pilote kelly # 53 | 2026-04-17 | 2026-04-24 | 2026-04-24 | 7 | 27.6 | 28.2 | 102.2 | TREMIE | 28 | TREMIE-28-7 | 2026-10-22 | NUEVO | 2026-10-22 | 15.68 | 0.6
28229 - PIAZZA PPTO C | P - 49 | Tremie 1" | Concreto | Pilote kelly torre 2 # 05 y pilote kelly # 53 | 2026-04-17 | 2026-04-21 | 2026-04-23 | 4 | 27.6 | 25 | 90.6 | TREMIE | 28 | TREMIE-28-4 | 2026-10-22 | NUEVO | 2026-10-22 | 10.22 | -2.6
28229 - PIAZZA PPTO C | P - 49 | Tremie 1" | Concreto | Pilote kelly torre 2 # 05 y pilote kelly # 53 | 2026-04-17 | 2026-04-21 | 2026-04-23 | 4 | 27.6 | 24.3 | 88 | TREMIE | 28 | TREMIE-28-4 | 2026-10-22 | NUEVO | 2026-10-22 | 10.22 | -3.3
28229 - PIAZZA PPTO C | P - 51 | Tremie 1/2" | Concreto | Pilote kelly torre 1 # 28 | 2026-04-17 | 2026-05-15 | 2026-05-15 | 28 | 34.5 | 38.1 | 110.4 | TREMIE | 41 | TREMIE-41-28 | 2026-10-22 | NUEVO | 2026-10-22 |  | 3.6
28229 - PIAZZA PPTO C | P - 51 | Tremie 1/2" | Concreto | Pilote kelly torre 1 # 28 | 2026-04-17 | 2026-05-15 | 2026-05-15 | 28 | 34.5 | 38.3 | 111 | TREMIE | 41 | TREMIE-41-28 | 2026-10-22 | NUEVO | 2026-10-22 |  | 3.8
28229 - PIAZZA PPTO C | P - 51 | Tremie 1/2" | Concreto | Pilote kelly torre 1 # 28 | 2026-04-17 | 2026-05-15 | 2026-05-15 | 28 | 34.5 | 39.2 | 113.6 | TREMIE | 41 | TREMIE-41-28 | 2026-10-22 | NUEVO | 2026-10-22 |  | 4.7
28229 - PIAZZA PPTO C | P - 51 | Tremie 1/2" | Concreto | Pilote kelly torre 1 # 28 | 2026-04-17 | 2026-05-01 | 2026-05-05 | 14 | 34.5 | 32.1 | 93 | TREMIE | 41 | TREMIE-41-14 | 2026-10-22 | NUEVO | 2026-10-22 |  | -2.4
28229 - PIAZZA PPTO C | P - 51 | Tremie 1/2" | Concreto | Pilote kelly torre 1 # 28 | 2026-04-17 | 2026-05-01 | 2026-05-05 | 14 | 34.5 | 31.3 | 90.7 | TREMIE | 41 | TREMIE-41-14 | 2026-10-22 | NUEVO | 2026-10-22 |  | -3.2
28229 - PIAZZA PPTO C | P - 51 | Tremie 1/2" | Concreto | Pilote kelly torre 1 # 28 | 2026-04-17 | 2026-04-24 | 2026-04-24 | 7 | 34.5 | 27.8 | 80.6 | TREMIE | 41 | TREMIE-41-7 | 2026-10-22 | NUEVO | 2026-10-22 |  | -6.7
28229 - PIAZZA PPTO C | P - 51 | Tremie 1/2" | Concreto | Pilote kelly torre 1 # 28 | 2026-04-17 | 2026-04-24 | 2026-04-24 | 7 | 34.5 | 27.1 | 78.6 | TREMIE | 41 | TREMIE-41-7 | 2026-10-22 | NUEVO | 2026-10-22 |  | -7.4
28229 - PIAZZA PPTO C | P - 51 | Tremie 1/2" | Concreto | Pilote kelly torre 1 # 28 | 2026-04-17 | 2026-04-21 | 2026-04-23 | 4 | 34.5 | 23.4 | 67.8 | TREMIE | 41 | TREMIE-41-4 | 2026-10-22 | NUEVO | 2026-10-22 |  | -11.1
28229 - PIAZZA PPTO C | P - 51 | Tremie 1/2" | Concreto | Pilote kelly torre 1 # 28 | 2026-04-17 | 2026-04-21 | 2026-04-23 | 4 | 34.5 | 22.5 | 65.2 | TREMIE | 41 | TREMIE-41-4 | 2026-10-22 | NUEVO | 2026-10-22 |  | -12
28229 - PIAZZA PPTO C | P - 52 | Tremie 1/2" | Concreto | Pilote kelly torre 1 # 19 | 2026-04-18 | 2026-05-16 | 2026-05-20 | 28 | 34.5 | 38.5 | 111.6 | TREMIE | 41 | TREMIE-41-28 | 2026-10-22 | NUEVO | 2026-10-22 |  | 4
28229 - PIAZZA PPTO C | P - 52 | Tremie 1/2" | Concreto | Pilote kelly torre 1 # 19 | 2026-04-18 | 2026-05-16 | 2026-05-20 | 28 | 34.5 | 37.7 | 109.3 | TREMIE | 41 | TREMIE-41-28 | 2026-10-22 | NUEVO | 2026-10-22 |  | 3.2
28229 - PIAZZA PPTO C | P - 52 | Tremie 1/2" | Concreto | Pilote kelly torre 1 # 19 | 2026-04-18 | 2026-05-16 | 2026-05-20 | 28 | 34.5 | 38 | 110.1 | TREMIE | 41 | TREMIE-41-28 | 2026-10-22 | NUEVO | 2026-10-22 |  | 3.5
28229 - PIAZZA PPTO C | P - 52 | Tremie 1/2" | Concreto | Pilote kelly torre 1 # 19 | 2026-04-18 | 2026-05-02 | 2026-05-05 | 14 | 34.5 | 32.5 | 94.2 | TREMIE | 41 | TREMIE-41-14 | 2026-10-22 | NUEVO | 2026-10-22 |  | -2
28229 - PIAZZA PPTO C | P - 52 | Tremie 1/2" | Concreto | Pilote kelly torre 1 # 19 | 2026-04-18 | 2026-05-02 | 2026-05-05 | 14 | 34.5 | 32.2 | 93.3 | TREMIE | 41 | TREMIE-41-14 | 2026-10-22 | NUEVO | 2026-10-22 |  | -2.3
28229 - PIAZZA PPTO C | P - 52 | Tremie 1/2" | Concreto | Pilote kelly torre 1 # 19 | 2026-04-18 | 2026-04-25 | 2026-04-28 | 7 | 34.5 | 22.4 | 64.9 | TREMIE | 41 | TREMIE-41-7 | 2026-10-22 | NUEVO | 2026-10-22 |  | -12.1
28229 - PIAZZA PPTO C | P - 52 | Tremie 1/2" | Concreto | Pilote kelly torre 1 # 19 | 2026-04-18 | 2026-04-25 | 2026-04-28 | 7 | 34.5 | 22.7 | 65.8 | TREMIE | 41 | TREMIE-41-7 | 2026-10-22 | NUEVO | 2026-10-22 |  | -11.8
28229 - PIAZZA PPTO C | P - 52 | Tremie 1/2" | Concreto | Pilote kelly torre 1 # 19 | 2026-04-18 | 2026-04-21 | 2026-04-24 | 3 | 34.5 | 18.2 | 52.8 | TREMIE | 41 | TREMIE-41-3 | 2026-10-22 | NUEVO | 2026-10-22 |  | -16.3
28229 - PIAZZA PPTO C | P - 52 | Tremie 1/2" | Concreto | Pilote kelly torre 1 # 19 | 2026-04-18 | 2026-04-21 | 2026-04-24 | 3 | 34.5 | 17.7 | 51.3 | TREMIE | 41 | TREMIE-41-3 | 2026-10-22 | NUEVO | 2026-10-22 |  | -16.8
28229 - PIAZZA PPTO C | P - 53 | Tremie 1" | Concreto | Pilote kelly zonas comunes # 12 y pantalla tramo M-04 plazoleta | 2026-04-18 | 2026-05-16 | 2026-05-20 | 28 | 27.6 | 29.3 | 106.2 | TREMIE | 28 | TREMIE-28-28 | 2026-10-22 | NUEVO | 2026-10-22 | 28 | 1.7
28229 - PIAZZA PPTO C | P - 53 | Tremie 1" | Concreto | Pilote kelly zonas comunes # 12 y pantalla tramo M-04 plazoleta | 2026-04-18 | 2026-05-16 | 2026-05-20 | 28 | 27.6 | 30.2 | 109.4 | TREMIE | 28 | TREMIE-28-28 | 2026-10-22 | NUEVO | 2026-10-22 | 28 | 2.6
28229 - PIAZZA PPTO C | P - 53 | Tremie 1" | Concreto | Pilote kelly zonas comunes # 12 y pantalla tramo M-04 plazoleta | 2026-04-18 | 2026-05-16 | 2026-05-20 | 28 | 27.6 | 29 | 105.1 | TREMIE | 28 | TREMIE-28-28 | 2026-10-22 | NUEVO | 2026-10-22 | 28 | 1.4
28229 - PIAZZA PPTO C | P - 53 | Tremie 1" | Concreto | Pilote kelly zonas comunes # 12 y pantalla tramo M-04 plazoleta | 2026-04-18 | 2026-05-02 | 2026-05-05 | 14 | 27.6 | 24.9 | 90.2 | TREMIE | 28 | TREMIE-28-14 | 2026-10-22 | NUEVO | 2026-10-22 | 19.79 | -2.7
28229 - PIAZZA PPTO C | P - 53 | Tremie 1" | Concreto | Pilote kelly zonas comunes # 12 y pantalla tramo M-04 plazoleta | 2026-04-18 | 2026-05-02 | 2026-05-05 | 14 | 27.6 | 24.2 | 87.7 | TREMIE | 28 | TREMIE-28-14 | 2026-10-22 | NUEVO | 2026-10-22 | 19.79 | -3.4
28229 - PIAZZA PPTO C | P - 53 | Tremie 1" | Concreto | Pilote kelly zonas comunes # 12 y pantalla tramo M-04 plazoleta | 2026-04-18 | 2026-04-25 | 2026-04-28 | 7 | 27.6 | 19.6 | 71 | TREMIE | 28 | TREMIE-28-7 | 2026-10-22 | NUEVO | 2026-10-22 | 15.68 | -8
28229 - PIAZZA PPTO C | P - 53 | Tremie 1" | Concreto | Pilote kelly zonas comunes # 12 y pantalla tramo M-04 plazoleta | 2026-04-18 | 2026-04-25 | 2026-04-28 | 7 | 27.6 | 19 | 68.8 | TREMIE | 28 | TREMIE-28-7 | 2026-10-22 | NUEVO | 2026-10-22 | 15.68 | -8.6
28229 - PIAZZA PPTO C | P - 53 | Tremie 1" | Concreto | Pilote kelly zonas comunes # 12 y pantalla tramo M-04 plazoleta | 2026-04-18 | 2026-04-21 | 2026-04-24 | 3 | 27.6 | 16 | 58 | TREMIE | 28 | TREMIE-28-3 | 2026-10-22 | NUEVO | 2026-10-22 | 8.4 | -11.6
28229 - PIAZZA PPTO C | P - 53 | Tremie 1" | Concreto | Pilote kelly zonas comunes # 12 y pantalla tramo M-04 plazoleta | 2026-04-18 | 2026-04-21 | 2026-04-24 | 3 | 27.6 | 15.4 | 55.8 | TREMIE | 28 | TREMIE-28-3 | 2026-10-22 | NUEVO | 2026-10-22 | 8.4 | -12.2
28229 - PIAZZA PPTO C | P - 54 | Tremie 1/2" | Concreto | Pilotes kelly torre 1 # 43 | 2026-04-20 | 2026-05-18 | 2026-05-20 | 28 | 34.5 | 37.9 | 109.9 | TREMIE | 41 | TREMIE-41-28 | 2026-10-22 | NUEVO | 2026-10-22 |  | 3.4
28229 - PIAZZA PPTO C | P - 54 | Tremie 1/2" | Concreto | Pilotes kelly torre 1 # 43 | 2026-04-20 | 2026-05-18 | 2026-05-20 | 28 | 34.5 | 37 | 107.2 | TREMIE | 41 | TREMIE-41-28 | 2026-10-22 | NUEVO | 2026-10-22 |  | 2.5
28229 - PIAZZA PPTO C | P - 54 | Tremie 1/2" | Concreto | Pilotes kelly torre 1 # 43 | 2026-04-20 | 2026-05-18 | 2026-05-20 | 28 | 34.5 | 37.4 | 108.4 | TREMIE | 41 | TREMIE-41-28 | 2026-10-22 | NUEVO | 2026-10-22 |  | 2.9
28229 - PIAZZA PPTO C | P - 54 | Tremie 1/2" | Concreto | Pilotes kelly torre 1 # 43 | 2026-04-20 | 2026-05-04 | 2026-05-06 | 14 | 34.5 | 32.6 | 94.5 | TREMIE | 41 | TREMIE-41-14 | 2026-10-22 | NUEVO | 2026-10-22 |  | -1.9
28229 - PIAZZA PPTO C | P - 54 | Tremie 1/2" | Concreto | Pilotes kelly torre 1 # 43 | 2026-04-20 | 2026-05-04 | 2026-05-06 | 14 | 34.5 | 33 | 95.7 | TREMIE | 41 | TREMIE-41-14 | 2026-10-22 | NUEVO | 2026-10-22 |  | -1.5
28229 - PIAZZA PPTO C | P - 54 | Tremie 1/2" | Concreto | Pilotes kelly torre 1 # 43 | 2026-04-20 | 2026-04-27 | 2026-04-28 | 7 | 34.5 | 28.1 | 81.4 | TREMIE | 41 | TREMIE-41-7 | 2026-10-22 | NUEVO | 2026-10-22 |  | -6.4
28229 - PIAZZA PPTO C | P - 54 | Tremie 1/2" | Concreto | Pilotes kelly torre 1 # 43 | 2026-04-20 | 2026-04-27 | 2026-04-28 | 7 | 34.5 | 28.3 | 82 | TREMIE | 41 | TREMIE-41-7 | 2026-10-22 | NUEVO | 2026-10-22 |  | -6.2
28229 - PIAZZA PPTO C | P - 54 | Tremie 1/2" | Concreto | Pilotes kelly torre 1 # 43 | 2026-04-20 | 2026-04-23 | 2026-04-28 | 3 | 34.5 | 20.8 | 60.3 | TREMIE | 41 | TREMIE-41-3 | 2026-10-22 | NUEVO | 2026-10-22 |  | -13.7
28229 - PIAZZA PPTO C | P - 54 | Tremie 1/2" | Concreto | Pilotes kelly torre 1 # 43 | 2026-04-20 | 2026-04-23 | 2026-04-28 | 3 | 34.5 | 20.2 | 58.6 | TREMIE | 41 | TREMIE-41-3 | 2026-10-22 | NUEVO | 2026-10-22 |  | -14.3
28229 - PIAZZA PPTO C | P - 56 | Tremie 1/2" | Concreto | Pilotes kelly torre 1 # 29 | 2026-04-21 | 2026-05-19 | 2026-05-20 | 28 | 34.5 | 37.6 | 109 | TREMIE | 41 | TREMIE-41-28 | 2026-10-22 | NUEVO | 2026-10-22 |  | 3.1
28229 - PIAZZA PPTO C | P - 56 | Tremie 1/2" | Concreto | Pilotes kelly torre 1 # 29 | 2026-04-21 | 2026-05-19 | 2026-05-20 | 28 | 34.5 | 36.6 | 106.1 | TREMIE | 41 | TREMIE-41-28 | 2026-10-22 | NUEVO | 2026-10-22 |  | 2.1
28229 - PIAZZA PPTO C | P - 56 | Tremie 1/2" | Concreto | Pilotes kelly torre 1 # 29 | 2026-04-21 | 2026-05-19 | 2026-05-20 | 28 | 34.5 | 37.1 | 107.5 | TREMIE | 41 | TREMIE-41-28 | 2026-10-22 | NUEVO | 2026-10-22 |  | 2.6
28229 - PIAZZA PPTO C | P - 56 | Tremie 1/2" | Concreto | Pilotes kelly torre 1 # 29 | 2026-04-21 | 2026-05-05 | 2026-05-06 | 14 | 34.5 | 32.3 | 93.6 | TREMIE | 41 | TREMIE-41-14 | 2026-10-22 | NUEVO | 2026-10-22 |  | -2.2
28229 - PIAZZA PPTO C | P - 56 | Tremie 1/2" | Concreto | Pilotes kelly torre 1 # 29 | 2026-04-21 | 2026-05-05 | 2026-05-06 | 14 | 34.5 | 31.7 | 91.9 | TREMIE | 41 | TREMIE-41-14 | 2026-10-22 | NUEVO | 2026-10-22 |  | -2.8
28229 - PIAZZA PPTO C | P - 56 | Tremie 1/2" | Concreto | Pilotes kelly torre 1 # 29 | 2026-04-21 | 2026-04-28 | 2026-04-28 | 7 | 34.5 | 25.7 | 74.5 | TREMIE | 41 | TREMIE-41-7 | 2026-10-22 | NUEVO | 2026-10-22 |  | -8.8
28229 - PIAZZA PPTO C | P - 56 | Tremie 1/2" | Concreto | Pilotes kelly torre 1 # 29 | 2026-04-21 | 2026-04-28 | 2026-04-28 | 7 | 34.5 | 25.9 | 75.1 | TREMIE | 41 | TREMIE-41-7 | 2026-10-22 | NUEVO | 2026-10-22 |  | -8.6
28229 - PIAZZA PPTO C | P - 56 | Tremie 1/2" | Concreto | Pilotes kelly torre 1 # 29 | 2026-04-21 | 2026-04-24 | 2026-04-28 | 3 | 34.5 | 18.4 | 53.3 | TREMIE | 41 | TREMIE-41-3 | 2026-10-22 | NUEVO | 2026-10-22 |  | -16.1
28229 - PIAZZA PPTO C | P - 56 | Tremie 1/2" | Concreto | Pilotes kelly torre 1 # 29 | 2026-04-21 | 2026-04-24 | 2026-04-28 | 3 | 34.5 | 18.1 | 52.5 | TREMIE | 41 | TREMIE-41-3 | 2026-10-22 | NUEVO | 2026-10-22 |  | -16.4
28229 - PIAZZA PPTO C | P - 57 | Tremie 1/2 | Concreto | Pilotes kelly torre 2 # 23 pilotes kelly # 14 | 2026-04-21 | 2026-05-19 | 2026-05-20 | 28 | 34.5 | 37.6 | 109 | TREMIE | 41 | TREMIE-41-28 | 2026-10-22 | NUEVO | 2026-10-22 |  | 3.1
28229 - PIAZZA PPTO C | P - 57 | Tremie 1/2 | Concreto | Pilotes kelly torre 2 # 23 pilotes kelly # 14 | 2026-04-21 | 2026-05-19 | 2026-05-20 | 28 | 34.5 | 37.3 | 108.1 | TREMIE | 41 | TREMIE-41-28 | 2026-10-22 | NUEVO | 2026-10-22 |  | 2.8
28229 - PIAZZA PPTO C | P - 57 | Tremie 1/2 | Concreto | Pilotes kelly torre 2 # 23 pilotes kelly # 14 | 2026-04-21 | 2026-05-19 | 2026-05-20 | 28 | 34.5 | 36.9 | 107 | TREMIE | 41 | TREMIE-41-28 | 2026-10-22 | NUEVO | 2026-10-22 |  | 2.4
28229 - PIAZZA PPTO C | P - 57 | Tremie 1/2 | Concreto | Pilotes kelly torre 2 # 23 pilotes kelly # 14 | 2026-04-21 | 2026-05-05 | 2026-05-06 | 14 | 34.5 | 33.1 | 95.9 | TREMIE | 41 | TREMIE-41-14 | 2026-10-22 | NUEVO | 2026-10-22 |  | -1.4
28229 - PIAZZA PPTO C | P - 57 | Tremie 1/2 | Concreto | Pilotes kelly torre 2 # 23 pilotes kelly # 14 | 2026-04-21 | 2026-05-05 | 2026-05-06 | 14 | 34.5 | 32.5 | 94.2 | TREMIE | 41 | TREMIE-41-14 | 2026-10-22 | NUEVO | 2026-10-22 |  | -2
28229 - PIAZZA PPTO C | P - 57 | Tremie 1/2 | Concreto | Pilotes kelly torre 2 # 23 pilotes kelly # 14 | 2026-04-21 | 2026-04-28 | 2026-04-28 | 7 | 34.5 | 29.4 | 85.2 | TREMIE | 41 | TREMIE-41-7 | 2026-10-22 | NUEVO | 2026-10-22 |  | -5.1
28229 - PIAZZA PPTO C | P - 57 | Tremie 1/2 | Concreto | Pilotes kelly torre 2 # 23 pilotes kelly # 14 | 2026-04-21 | 2026-04-28 | 2026-04-28 | 7 | 34.5 | 29.1 | 84.3 | TREMIE | 41 | TREMIE-41-7 | 2026-10-22 | NUEVO | 2026-10-22 |  | -5.4
28229 - PIAZZA PPTO C | P - 57 | Tremie 1/2 | Concreto | Pilotes kelly torre 2 # 23 pilotes kelly # 14 | 2026-04-21 | 2026-04-24 | 2026-04-28 | 3 | 34.5 | 17.2 | 49.9 | TREMIE | 41 | TREMIE-41-3 | 2026-10-22 | NUEVO | 2026-10-22 |  | -17.3
28229 - PIAZZA PPTO C | P - 57 | Tremie 1/2 | Concreto | Pilotes kelly torre 2 # 23 pilotes kelly # 14 | 2026-04-21 | 2026-04-24 | 2026-04-28 | 3 | 34.5 | 16.6 | 48.1 | TREMIE | 41 | TREMIE-41-3 | 2026-10-22 | NUEVO | 2026-10-22 |  | -17.9
28229 - PIAZZA PPTO C | P - 58 | Tremie 1/2" | Concreto | Pilotes kelly torre 1 # 36 | 2026-04-21 | 2026-05-19 | 2026-05-20 | 28 | 34.5 | 37.8 | 109.6 | TREMIE | 41 | TREMIE-41-28 | 2026-10-22 | NUEVO | 2026-10-22 |  | 3.3
28229 - PIAZZA PPTO C | P - 58 | Tremie 1/2" | Concreto | Pilotes kelly torre 1 # 36 | 2026-04-21 | 2026-05-19 | 2026-05-20 | 28 | 34.5 | 36.8 | 106.7 | TREMIE | 41 | TREMIE-41-28 | 2026-10-22 | NUEVO | 2026-10-22 |  | 2.3
28229 - PIAZZA PPTO C | P - 58 | Tremie 1/2" | Concreto | Pilotes kelly torre 1 # 36 | 2026-04-21 | 2026-05-19 | 2026-05-20 | 28 | 34.5 | 37.4 | 108.4 | TREMIE | 41 | TREMIE-41-28 | 2026-10-22 | NUEVO | 2026-10-22 |  | 2.9
28229 - PIAZZA PPTO C | P - 58 | Tremie 1/2" | Concreto | Pilotes kelly torre 1 # 36 | 2026-04-21 | 2026-05-05 | 2026-05-06 | 14 | 34.5 | 28.8 | 83.5 | TREMIE | 41 | TREMIE-41-14 | 2026-10-22 | NUEVO | 2026-10-22 |  | -5.7
28229 - PIAZZA PPTO C | P - 58 | Tremie 1/2" | Concreto | Pilotes kelly torre 1 # 36 | 2026-04-21 | 2026-05-05 | 2026-05-06 | 14 | 34.5 | 28.6 | 82.9 | TREMIE | 41 | TREMIE-41-14 | 2026-10-22 | NUEVO | 2026-10-22 |  | -5.9
28229 - PIAZZA PPTO C | P - 58 | Tremie 1/2" | Concreto | Pilotes kelly torre 1 # 36 | 2026-04-21 | 2026-04-28 | 2026-04-28 | 7 | 34.5 | 20.9 | 60.6 | TREMIE | 41 | TREMIE-41-7 | 2026-10-22 | NUEVO | 2026-10-22 |  | -13.6
28229 - PIAZZA PPTO C | P - 58 | Tremie 1/2" | Concreto | Pilotes kelly torre 1 # 36 | 2026-04-21 | 2026-04-28 | 2026-04-28 | 7 | 34.5 | 21.1 | 61.2 | TREMIE | 41 | TREMIE-41-7 | 2026-10-22 | NUEVO | 2026-10-22 |  | -13.4
28229 - PIAZZA PPTO C | P - 58 | Tremie 1/2" | Concreto | Pilotes kelly torre 1 # 36 | 2026-04-21 | 2026-04-24 | 2026-04-28 | 3 | 34.5 | 14.5 | 42 | TREMIE | 41 | TREMIE-41-3 | 2026-10-22 | NUEVO | 2026-10-22 |  | -20
28229 - PIAZZA PPTO C | P - 58 | Tremie 1/2" | Concreto | Pilotes kelly torre 1 # 36 | 2026-04-21 | 2026-04-24 | 2026-04-28 | 3 | 34.5 | 14.4 | 41.7 | TREMIE | 41 | TREMIE-41-3 | 2026-10-22 | NUEVO | 2026-10-22 |  | -20.1
28229 - PIAZZA PPTO C | P - 59 | Tremie 1" | Concreto | Pilote Kelly zonas comunes # 15 | 2026-04-22 | 2026-05-20 | 2026-05-20 | 28 | 27.6 | 37.1 | 134.4 | TREMIE | 28 | TREMIE-28-28 | 2026-10-22 | NUEVO | 2026-10-22 | 28 | 9.5
28229 - PIAZZA PPTO C | P - 59 | Tremie 1" | Concreto | Pilote Kelly zonas comunes # 15 | 2026-04-22 | 2026-05-20 | 2026-05-20 | 28 | 27.6 | 36.9 | 133.7 | TREMIE | 28 | TREMIE-28-28 | 2026-10-22 | NUEVO | 2026-10-22 | 28 | 9.3
28229 - PIAZZA PPTO C | P - 59 | Tremie 1" | Concreto | Pilote Kelly zonas comunes # 15 | 2026-04-22 | 2026-05-20 | 2026-05-20 | 28 | 27.6 | 37.7 | 136.6 | TREMIE | 28 | TREMIE-28-28 | 2026-10-22 | NUEVO | 2026-10-22 | 28 | 10.1
28229 - PIAZZA PPTO C | P - 59 | Tremie 1" | Concreto | Pilote Kelly zonas comunes # 15 | 2026-04-22 | 2026-05-06 | 2026-05-06 | 14 | 27.6 | 30.6 | 110.9 | TREMIE | 28 | TREMIE-28-14 | 2026-10-22 | NUEVO | 2026-10-22 | 19.79 | 3
28229 - PIAZZA PPTO C | P - 59 | Tremie 1" | Concreto | Pilote Kelly zonas comunes # 15 | 2026-04-22 | 2026-05-06 | 2026-05-06 | 14 | 27.6 | 30.9 | 112 | TREMIE | 28 | TREMIE-28-14 | 2026-10-22 | NUEVO | 2026-10-22 | 19.79 | 3.3
28229 - PIAZZA PPTO C | P - 59 | Tremie 1" | Concreto | Pilote Kelly zonas comunes # 15 | 2026-04-22 | 2026-04-29 | 2026-04-29 | 7 | 27.6 | 27.1 | 98.2 | TREMIE | 28 | TREMIE-28-7 | 2026-10-22 | NUEVO | 2026-10-22 | 15.68 | -0.5
28229 - PIAZZA PPTO C | P - 59 | Tremie 1" | Concreto | Pilote Kelly zonas comunes # 15 | 2026-04-22 | 2026-04-29 | 2026-04-29 | 7 | 27.6 | 26.7 | 96.7 | TREMIE | 28 | TREMIE-28-7 | 2026-10-22 | NUEVO | 2026-10-22 | 15.68 | -0.9
28229 - PIAZZA PPTO C | P - 59 | Tremie 1" | Concreto | Pilote Kelly zonas comunes # 15 | 2026-04-22 | 2026-04-25 | 2026-04-28 | 3 | 27.6 | 23.1 | 83.7 | TREMIE | 28 | TREMIE-28-3 | 2026-10-22 | NUEVO | 2026-10-22 | 8.4 | -4.5
28229 - PIAZZA PPTO C | P - 59 | Tremie 1" | Concreto | Pilote Kelly zonas comunes # 15 | 2026-04-22 | 2026-04-25 | 2026-04-28 | 3 | 27.6 | 22.8 | 82.6 | TREMIE | 28 | TREMIE-28-3 | 2026-10-22 | NUEVO | 2026-10-22 | 8.4 | -4.8
28229 - PIAZZA PPTO C | P - 60 | Tremie 1/2" | Concreto | Pilote Kelly Torre 2 # 32 | 2026-04-22 | 2026-05-20 | 2026-05-20 | 28 | 34.5 | 45 | 130.4 | TREMIE | 41 | TREMIE-41-28 | 2026-10-22 | NUEVO | 2026-10-22 |  | 10.5
28229 - PIAZZA PPTO C | P - 60 | Tremie 1/2" | Concreto | Pilote Kelly Torre 2 # 32 | 2026-04-22 | 2026-05-20 | 2026-05-20 | 28 | 34.5 | 45.9 | 133 | TREMIE | 41 | TREMIE-41-28 | 2026-10-22 | NUEVO | 2026-10-22 |  | 11.4
28229 - PIAZZA PPTO C | P - 60 | Tremie 1/2" | Concreto | Pilote Kelly Torre 2 # 32 | 2026-04-22 | 2026-05-20 | 2026-05-20 | 28 | 34.5 | 47.5 | 137.7 | TREMIE | 41 | TREMIE-41-28 | 2026-10-22 | NUEVO | 2026-10-22 |  | 13
28229 - PIAZZA PPTO C | P - 60 | Tremie 1/2" | Concreto | Pilote Kelly Torre 2 # 32 | 2026-04-22 | 2026-05-06 | 2026-05-06 | 14 | 34.5 | 38.1 | 110.4 | TREMIE | 41 | TREMIE-41-14 | 2026-10-22 | NUEVO | 2026-10-22 |  | 3.6
28229 - PIAZZA PPTO C | P - 60 | Tremie 1/2" | Concreto | Pilote Kelly Torre 2 # 32 | 2026-04-22 | 2026-05-06 | 2026-05-06 | 14 | 34.5 | 39.2 | 113.6 | TREMIE | 41 | TREMIE-41-14 | 2026-10-22 | NUEVO | 2026-10-22 |  | 4.7
28229 - PIAZZA PPTO C | P - 60 | Tremie 1/2" | Concreto | Pilote Kelly Torre 2 # 32 | 2026-04-22 | 2026-04-29 | 2026-04-29 | 7 | 34.5 | 32.3 | 93.6 | TREMIE | 41 | TREMIE-41-7 | 2026-10-22 | NUEVO | 2026-10-22 |  | -2.2
28229 - PIAZZA PPTO C | P - 60 | Tremie 1/2" | Concreto | Pilote Kelly Torre 2 # 32 | 2026-04-22 | 2026-04-29 | 2026-04-29 | 7 | 34.5 | 32 | 92.8 | TREMIE | 41 | TREMIE-41-7 | 2026-10-22 | NUEVO | 2026-10-22 |  | -2.5
28229 - PIAZZA PPTO C | P - 60 | Tremie 1/2" | Concreto | Pilote Kelly Torre 2 # 32 | 2026-04-22 | 2026-04-25 | 2026-04-28 | 3 | 34.5 | 27.2 | 78.8 | TREMIE | 41 | TREMIE-41-3 | 2026-10-22 | NUEVO | 2026-10-22 |  | -7.3
28229 - PIAZZA PPTO C | P - 60 | Tremie 1/2" | Concreto | Pilote Kelly Torre 2 # 32 | 2026-04-22 | 2026-04-25 | 2026-04-28 | 3 | 34.5 | 26.4 | 76.5 | TREMIE | 41 | TREMIE-41-3 | 2026-10-22 | NUEVO | 2026-10-22 |  | -8.1
28229 - PIAZZA PPTO C | P - 61 | Tremie 1/2" | Concreto | Pilote Kelly # 44 Torre 1 | 2026-04-22 | 2026-05-20 | 2026-05-20 | 28 | 34.5 | 44.2 | 128.1 | TREMIE | 41 | TREMIE-41-28 | 2026-10-22 | NUEVO | 2026-10-22 |  | 9.7
28229 - PIAZZA PPTO C | P - 61 | Tremie 1/2" | Concreto | Pilote Kelly # 44 Torre 1 | 2026-04-22 | 2026-05-20 | 2026-05-20 | 28 | 34.5 | 45.8 | 132.8 | TREMIE | 41 | TREMIE-41-28 | 2026-10-22 | NUEVO | 2026-10-22 |  | 11.3
28229 - PIAZZA PPTO C | P - 61 | Tremie 1/2" | Concreto | Pilote Kelly # 44 Torre 1 | 2026-04-22 | 2026-05-20 | 2026-05-20 | 28 | 34.5 | 44.3 | 128.4 | TREMIE | 41 | TREMIE-41-28 | 2026-10-22 | NUEVO | 2026-10-22 |  | 9.8
28229 - PIAZZA PPTO C | P - 61 | Tremie 1/2" | Concreto | Pilote Kelly # 44 Torre 1 | 2026-04-22 | 2026-05-06 | 2026-05-06 | 14 | 34.5 | 38.1 | 110.4 | TREMIE | 41 | TREMIE-41-14 | 2026-10-22 | NUEVO | 2026-10-22 |  | 3.6
28229 - PIAZZA PPTO C | P - 61 | Tremie 1/2" | Concreto | Pilote Kelly # 44 Torre 1 | 2026-04-22 | 2026-05-06 | 2026-05-06 | 14 | 34.5 | 37.4 | 108.4 | TREMIE | 41 | TREMIE-41-14 | 2026-10-22 | NUEVO | 2026-10-22 |  | 2.9
28229 - PIAZZA PPTO C | P - 61 | Tremie 1/2" | Concreto | Pilote Kelly # 44 Torre 1 | 2026-04-22 | 2026-04-29 | 2026-04-29 | 7 | 34.5 | 30.2 | 87.5 | TREMIE | 41 | TREMIE-41-7 | 2026-10-22 | NUEVO | 2026-10-22 |  | -4.3
28229 - PIAZZA PPTO C | P - 61 | Tremie 1/2" | Concreto | Pilote Kelly # 44 Torre 1 | 2026-04-22 | 2026-04-29 | 2026-04-29 | 7 | 34.5 | 29.3 | 84.9 | TREMIE | 41 | TREMIE-41-7 | 2026-10-22 | NUEVO | 2026-10-22 |  | -5.2
28229 - PIAZZA PPTO C | P - 61 | Tremie 1/2" | Concreto | Pilote Kelly # 44 Torre 1 | 2026-04-22 | 2026-04-25 | 2026-04-28 | 3 | 34.5 | 24.8 | 71.9 | TREMIE | 41 | TREMIE-41-3 | 2026-10-22 | NUEVO | 2026-10-22 |  | -9.7
28229 - PIAZZA PPTO C | P - 61 | Tremie 1/2" | Concreto | Pilote Kelly # 44 Torre 1 | 2026-04-22 | 2026-04-25 | 2026-04-28 | 3 | 34.5 | 24 | 69.6 | TREMIE | 41 | TREMIE-41-3 | 2026-10-22 | NUEVO | 2026-10-22 |  | -10.5
28229 - PIAZZA PPTO C | P - 63 | Tremie 1/2" | Concreto | Pilote Kelly Torre 2 # 49 y pilote Kelly # 51 | 2026-04-23 | 2026-05-21 | 2026-05-22 | 28 | 34.5 | 44.8 | 129.9 | TREMIE | 41 | TREMIE-41-28 | 2026-10-22 | NUEVO | 2026-10-22 |  | 10.3
28229 - PIAZZA PPTO C | P - 63 | Tremie 1/2" | Concreto | Pilote Kelly Torre 2 # 49 y pilote Kelly # 51 | 2026-04-23 | 2026-05-21 | 2026-05-22 | 28 | 34.5 | 45.2 | 131 | TREMIE | 41 | TREMIE-41-28 | 2026-10-22 | NUEVO | 2026-10-22 |  | 10.7
28229 - PIAZZA PPTO C | P - 63 | Tremie 1/2" | Concreto | Pilote Kelly Torre 2 # 49 y pilote Kelly # 51 | 2026-04-23 | 2026-05-21 | 2026-05-22 | 28 | 34.5 | 43.9 | 127.2 | TREMIE | 41 | TREMIE-41-28 | 2026-10-22 | NUEVO | 2026-10-22 |  | 9.4
28229 - PIAZZA PPTO C | P - 63 | Tremie 1/2" | Concreto | Pilote Kelly Torre 2 # 49 y pilote Kelly # 51 | 2026-04-23 | 2026-05-07 | 2026-05-08 | 14 | 34.5 | 36.4 | 105.5 | TREMIE | 41 | TREMIE-41-14 | 2026-10-22 | NUEVO | 2026-10-22 |  | 1.9
28229 - PIAZZA PPTO C | P - 63 | Tremie 1/2" | Concreto | Pilote Kelly Torre 2 # 49 y pilote Kelly # 51 | 2026-04-23 | 2026-05-07 | 2026-05-08 | 14 | 34.5 | 36.9 | 107 | TREMIE | 41 | TREMIE-41-14 | 2026-10-22 | NUEVO | 2026-10-22 |  | 2.4
28229 - PIAZZA PPTO C | P - 63 | Tremie 1/2" | Concreto | Pilote Kelly Torre 2 # 49 y pilote Kelly # 51 | 2026-04-23 | 2026-04-30 | 2026-04-30 | 7 | 34.5 | 31.3 | 90.7 | TREMIE | 41 | TREMIE-41-7 | 2026-10-22 | NUEVO | 2026-10-22 |  | -3.2
28229 - PIAZZA PPTO C | P - 63 | Tremie 1/2" | Concreto | Pilote Kelly Torre 2 # 49 y pilote Kelly # 51 | 2026-04-23 | 2026-04-30 | 2026-04-30 | 7 | 34.5 | 30.9 | 89.6 | TREMIE | 41 | TREMIE-41-7 | 2026-10-22 | NUEVO | 2026-10-22 |  | -3.6
28229 - PIAZZA PPTO C | P - 63 | Tremie 1/2" | Concreto | Pilote Kelly Torre 2 # 49 y pilote Kelly # 51 | 2026-04-23 | 2026-04-26 | 2026-04-28 | 3 | 34.5 | 26 | 75.4 | TREMIE | 41 | TREMIE-41-3 | 2026-10-22 | NUEVO | 2026-10-22 |  | -8.5
28229 - PIAZZA PPTO C | P - 63 | Tremie 1/2" | Concreto | Pilote Kelly Torre 2 # 49 y pilote Kelly # 51 | 2026-04-23 | 2026-04-26 | 2026-04-28 | 3 | 34.5 | 26.3 | 76.2 | TREMIE | 41 | TREMIE-41-3 | 2026-10-22 | NUEVO | 2026-10-22 |  | -8.2
28229 - PIAZZA PPTO C | P - 64 | Tremie 1" | Concreto | Zonas comunes pilote Kelly # 07 | 2026-04-23 | 2026-05-21 | 2026-05-22 | 28 | 27.6 | 32.9 | 119.2 | TREMIE | 28 | TREMIE-28-28 | 2026-10-22 | NUEVO | 2026-10-22 | 28 | 5.3
28229 - PIAZZA PPTO C | P - 64 | Tremie 1" | Concreto | Zonas comunes pilote Kelly # 07 | 2026-04-23 | 2026-05-21 | 2026-05-22 | 28 | 27.6 | 32.4 | 117.4 | TREMIE | 28 | TREMIE-28-28 | 2026-10-22 | NUEVO | 2026-10-22 | 28 | 4.8
28229 - PIAZZA PPTO C | P - 64 | Tremie 1" | Concreto | Zonas comunes pilote Kelly # 07 | 2026-04-23 | 2026-05-21 | 2026-05-22 | 28 | 27.6 | 33.4 | 121 | TREMIE | 28 | TREMIE-28-28 | 2026-10-22 | NUEVO | 2026-10-22 | 28 | 5.8
28229 - PIAZZA PPTO C | P - 64 | Tremie 1" | Concreto | Zonas comunes pilote Kelly # 07 | 2026-04-23 | 2026-05-07 | 2026-05-08 | 14 | 27.6 | 27.9 | 101.1 | TREMIE | 28 | TREMIE-28-14 | 2026-10-22 | NUEVO | 2026-10-22 | 19.79 | 0.3
28229 - PIAZZA PPTO C | P - 64 | Tremie 1" | Concreto | Zonas comunes pilote Kelly # 07 | 2026-04-23 | 2026-05-07 | 2026-05-08 | 14 | 27.6 | 27.7 | 100.4 | TREMIE | 28 | TREMIE-28-14 | 2026-10-22 | NUEVO | 2026-10-22 | 19.79 | 0.1
28229 - PIAZZA PPTO C | P - 64 | Tremie 1" | Concreto | Zonas comunes pilote Kelly # 07 | 2026-04-23 | 2026-04-30 | 2026-04-30 | 7 | 27.6 | 24.5 | 88.8 | TREMIE | 28 | TREMIE-28-7 | 2026-10-22 | NUEVO | 2026-10-22 | 15.68 | -3.1
28229 - PIAZZA PPTO C | P - 64 | Tremie 1" | Concreto | Zonas comunes pilote Kelly # 07 | 2026-04-23 | 2026-04-30 | 2026-04-30 | 7 | 27.6 | 23.8 | 86.2 | TREMIE | 28 | TREMIE-28-7 | 2026-10-22 | NUEVO | 2026-10-22 | 15.68 | -3.8
28229 - PIAZZA PPTO C | P - 64 | Tremie 1" | Concreto | Zonas comunes pilote Kelly # 07 | 2026-04-23 | 2026-04-26 | 2026-04-28 | 3 | 27.6 | 20.9 | 75.7 | TREMIE | 28 | TREMIE-28-3 | 2026-10-22 | NUEVO | 2026-10-22 | 8.4 | -6.7
28229 - PIAZZA PPTO C | P - 64 | Tremie 1" | Concreto | Zonas comunes pilote Kelly # 07 | 2026-04-23 | 2026-04-26 | 2026-04-28 | 3 | 27.6 | 20.2 | 73.2 | TREMIE | 28 | TREMIE-28-3 | 2026-10-22 | NUEVO | 2026-10-22 | 8.4 | -7.4
28229 - PIAZZA PPTO C | P - 66 | Tremie 1/2" | Concreto | Pilote Kelly Torre 1 # 51 | 2026-04-23 | 2026-05-21 | 2026-05-22 | 28 | 34.5 | 47 | 136.2 | TREMIE | 41 | TREMIE-41-28 | 2026-10-22 | NUEVO | 2026-10-22 |  | 12.5
28229 - PIAZZA PPTO C | P - 66 | Tremie 1/2" | Concreto | Pilote Kelly Torre 1 # 51 | 2026-04-23 | 2026-05-21 | 2026-05-22 | 28 | 34.5 | 46.9 | 135.9 | TREMIE | 41 | TREMIE-41-28 | 2026-10-22 | NUEVO | 2026-10-22 |  | 12.4
28229 - PIAZZA PPTO C | P - 66 | Tremie 1/2" | Concreto | Pilote Kelly Torre 1 # 51 | 2026-04-23 | 2026-05-21 | 2026-05-22 | 28 | 34.5 | 47.4 | 137.4 | TREMIE | 41 | TREMIE-41-28 | 2026-10-22 | NUEVO | 2026-10-22 |  | 12.9
28229 - PIAZZA PPTO C | P - 66 | Tremie 1/2" | Concreto | Pilote Kelly Torre 1 # 51 | 2026-04-23 | 2026-05-07 | 2026-05-08 | 14 | 34.5 | 38.8 | 112.5 | TREMIE | 41 | TREMIE-41-14 | 2026-10-22 | NUEVO | 2026-10-22 |  | 4.3
28229 - PIAZZA PPTO C | P - 66 | Tremie 1/2" | Concreto | Pilote Kelly Torre 1 # 51 | 2026-04-23 | 2026-05-07 | 2026-05-08 | 14 | 34.5 | 39.3 | 113.9 | TREMIE | 41 | TREMIE-41-14 | 2026-10-22 | NUEVO | 2026-10-22 |  | 4.8
28229 - PIAZZA PPTO C | P - 66 | Tremie 1/2" | Concreto | Pilote Kelly Torre 1 # 51 | 2026-04-23 | 2026-04-30 | 2026-04-30 | 7 | 34.5 | 32.9 | 95.4 | TREMIE | 41 | TREMIE-41-7 | 2026-10-22 | NUEVO | 2026-10-22 |  | -1.6
28229 - PIAZZA PPTO C | P - 66 | Tremie 1/2" | Concreto | Pilote Kelly Torre 1 # 51 | 2026-04-23 | 2026-04-30 | 2026-04-30 | 7 | 34.5 | 33.3 | 96.5 | TREMIE | 41 | TREMIE-41-7 | 2026-10-22 | NUEVO | 2026-10-22 |  | -1.2
28229 - PIAZZA PPTO C | P - 66 | Tremie 1/2" | Concreto | Pilote Kelly Torre 1 # 51 | 2026-04-23 | 2026-04-26 | 2026-04-28 | 3 | 34.5 | 28.1 | 81.4 | TREMIE | 41 | TREMIE-41-3 | 2026-10-22 | NUEVO | 2026-10-22 |  | -6.4
28229 - PIAZZA PPTO C | P - 66 | Tremie 1/2" | Concreto | Pilote Kelly Torre 1 # 51 | 2026-04-23 | 2026-04-26 | 2026-04-28 | 3 | 34.5 | 28.4 | 82.3 | TREMIE | 41 | TREMIE-41-3 | 2026-10-22 | NUEVO | 2026-10-22 |  | -6.1
28229 - PIAZZA PPTO C | P - 71 | Tremie 1" | Concreto | Zonas comunes pilote Kelly # 03 | 2026-04-25 | 2026-05-23 | 2026-05-26 | 28 | 27.6 | 28.3 | 102.5 | TREMIE | 28 | TREMIE-28-28 | 2026-10-22 | NUEVO | 2026-10-22 | 28 | 0.7
28229 - PIAZZA PPTO C | P - 71 | Tremie 1" | Concreto | Zonas comunes pilote Kelly # 03 | 2026-04-25 | 2026-05-23 | 2026-05-26 | 28 | 27.6 | 27.6 | 100 | TREMIE | 28 | TREMIE-28-28 | 2026-10-22 | NUEVO | 2026-10-22 | 28 | 0
28229 - PIAZZA PPTO C | P - 71 | Tremie 1" | Concreto | Zonas comunes pilote Kelly # 03 | 2026-04-25 | 2026-05-23 | 2026-05-26 | 28 | 27.6 | 29.1 | 105.4 | TREMIE | 28 | TREMIE-28-28 | 2026-10-22 | NUEVO | 2026-10-22 | 28 | 1.5
28229 - PIAZZA PPTO C | P - 71 | Tremie 1" | Concreto | Zonas comunes pilote Kelly # 03 | 2026-04-25 | 2026-05-09 | 2026-05-12 | 14 | 27.6 | 23.9 | 86.6 | TREMIE | 28 | TREMIE-28-14 | 2026-10-22 | NUEVO | 2026-10-22 | 19.79 | -3.7
28229 - PIAZZA PPTO C | P - 71 | Tremie 1" | Concreto | Zonas comunes pilote Kelly # 03 | 2026-04-25 | 2026-05-09 | 2026-05-12 | 14 | 27.6 | 25 | 90.6 | TREMIE | 28 | TREMIE-28-14 | 2026-10-22 | NUEVO | 2026-10-22 | 19.79 | -2.6
28229 - PIAZZA PPTO C | P - 71 | Tremie 1" | Concreto | Zonas comunes pilote Kelly # 03 | 2026-04-25 | 2026-05-02 | 2026-05-05 | 7 | 27.6 | 19.4 | 70.3 | TREMIE | 28 | TREMIE-28-7 | 2026-10-22 | NUEVO | 2026-10-22 | 15.68 | -8.2
28229 - PIAZZA PPTO C | P - 71 | Tremie 1" | Concreto | Zonas comunes pilote Kelly # 03 | 2026-04-25 | 2026-05-02 | 2026-05-05 | 7 | 27.6 | 19.7 | 71.4 | TREMIE | 28 | TREMIE-28-7 | 2026-10-22 | NUEVO | 2026-10-22 | 15.68 | -7.9
28229 - PIAZZA PPTO C | P - 71 | Tremie 1" | Concreto | Zonas comunes pilote Kelly # 03 | 2026-04-25 | 2026-04-28 | 2026-04-29 | 3 | 27.6 | 14.2 | 51.4 | TREMIE | 28 | TREMIE-28-3 | 2026-10-22 | NUEVO | 2026-10-22 | 8.4 | -13.4
28229 - PIAZZA PPTO C | P - 71 | Tremie 1" | Concreto | Zonas comunes pilote Kelly # 03 | 2026-04-25 | 2026-04-28 | 2026-04-29 | 3 | 27.6 | 14 | 50.7 | TREMIE | 28 | TREMIE-28-3 | 2026-10-22 | NUEVO | 2026-10-22 | 8.4 | -13.6
28229 - PIAZZA PPTO C | P - 83 | Tremie 1" | Concreto | Zonas comunes pilote Kelly #100 | 2026-05-02 | 2026-05-30 | 2026-06-01 | 28 | 27.6 | 36.1 | 130.8 | TREMIE | 28 | TREMIE-28-28 | 2026-10-22 | NUEVO | 2026-10-22 | 28 | 8.5
28229 - PIAZZA PPTO C | P - 83 | Tremie 1" | Concreto | Zonas comunes pilote Kelly #100 | 2026-05-02 | 2026-05-30 | 2026-06-01 | 28 | 27.6 | 36.2 | 131.2 | TREMIE | 28 | TREMIE-28-28 | 2026-10-22 | NUEVO | 2026-10-22 | 28 | 8.6
28229 - PIAZZA PPTO C | P - 83 | Tremie 1" | Concreto | Zonas comunes pilote Kelly #100 | 2026-05-02 | 2026-05-30 | 2026-06-01 | 28 | 27.6 | 35.6 | 129 | TREMIE | 28 | TREMIE-28-28 | 2026-10-22 | NUEVO | 2026-10-22 | 28 | 8
28229 - PIAZZA PPTO C | P - 83 | Tremie 1" | Concreto | Zonas comunes pilote Kelly #100 | 2026-05-02 | 2026-05-16 | 2026-05-20 | 14 | 27.6 | 30 | 108.7 | TREMIE | 28 | TREMIE-28-14 | 2026-10-22 | NUEVO | 2026-10-22 | 19.79 | 2.4
28229 - PIAZZA PPTO C | P - 83 | Tremie 1" | Concreto | Zonas comunes pilote Kelly #100 | 2026-05-02 | 2026-05-16 | 2026-05-20 | 14 | 27.6 | 29.7 | 107.6 | TREMIE | 28 | TREMIE-28-14 | 2026-10-22 | NUEVO | 2026-10-22 | 19.79 | 2.1
28229 - PIAZZA PPTO C | P - 83 | Tremie 1" | Concreto | Zonas comunes pilote Kelly #100 | 2026-05-02 | 2026-05-09 | 2026-05-12 | 7 | 27.6 | 25.9 | 93.8 | TREMIE | 28 | TREMIE-28-7 | 2026-10-22 | NUEVO | 2026-10-22 | 15.68 | -1.7
28229 - PIAZZA PPTO C | P - 83 | Tremie 1" | Concreto | Zonas comunes pilote Kelly #100 | 2026-05-02 | 2026-05-09 | 2026-05-12 | 7 | 27.6 | 25.6 | 92.8 | TREMIE | 28 | TREMIE-28-7 | 2026-10-22 | NUEVO | 2026-10-22 | 15.68 | -2
28229 - PIAZZA PPTO C | P - 83 | Tremie 1" | Concreto | Zonas comunes pilote Kelly #100 | 2026-05-02 | 2026-05-05 | 2026-05-08 | 3 | 27.6 | 18.7 | 67.8 | TREMIE | 28 | TREMIE-28-3 | 2026-10-22 | NUEVO | 2026-10-22 | 8.4 | -8.9
28229 - PIAZZA PPTO C | P - 83 | Tremie 1" | Concreto | Zonas comunes pilote Kelly #100 | 2026-05-02 | 2026-05-05 | 2026-05-08 | 3 | 27.6 | 18.2 | 65.9 | TREMIE | 28 | TREMIE-28-3 | 2026-10-22 | NUEVO | 2026-10-22 | 8.4 | -9.4
28229 - PIAZZA PPTO C | P - 84 | Tremie 1/2" | Concreto | Pilote kelly torre 2 #18 | 2026-05-02 | 2026-05-30 | 2026-06-01 | 28 | 34.5 | 50.2 | 145.5 | TREMIE | 41 | TREMIE-41-28 | 2026-10-22 | NUEVO | 2026-10-22 |  | 15.7
28229 - PIAZZA PPTO C | P - 84 | Tremie 1/2" | Concreto | Pilote kelly torre 2 #18 | 2026-05-02 | 2026-05-30 | 2026-06-01 | 28 | 34.5 | 50.4 | 146.1 | TREMIE | 41 | TREMIE-41-28 | 2026-10-22 | NUEVO | 2026-10-22 |  | 15.9
28229 - PIAZZA PPTO C | P - 84 | Tremie 1/2" | Concreto | Pilote kelly torre 2 #18 | 2026-05-02 | 2026-05-30 | 2026-06-01 | 28 | 34.5 | 49.4 | 143.2 | TREMIE | 41 | TREMIE-41-28 | 2026-10-22 | NUEVO | 2026-10-22 |  | 14.9
28229 - PIAZZA PPTO C | P - 84 | Tremie 1/2" | Concreto | Pilote kelly torre 2 #18 | 2026-05-02 | 2026-05-16 | 2026-05-20 | 14 | 34.5 | 41.4 | 120 | TREMIE | 41 | TREMIE-41-14 | 2026-10-22 | NUEVO | 2026-10-22 |  | 6.9
28229 - PIAZZA PPTO C | P - 84 | Tremie 1/2" | Concreto | Pilote kelly torre 2 #18 | 2026-05-02 | 2026-05-16 | 2026-05-20 | 14 | 34.5 | 41 | 118.8 | TREMIE | 41 | TREMIE-41-14 | 2026-10-22 | NUEVO | 2026-10-22 |  | 6.5
28229 - PIAZZA PPTO C | P - 84 | Tremie 1/2" | Concreto | Pilote kelly torre 2 #18 | 2026-05-02 | 2026-05-09 | 2026-05-12 | 7 | 34.5 | 34 | 98.6 | TREMIE | 41 | TREMIE-41-7 | 2026-10-22 | NUEVO | 2026-10-22 |  | -0.5
28229 - PIAZZA PPTO C | P - 84 | Tremie 1/2" | Concreto | Pilote kelly torre 2 #18 | 2026-05-02 | 2026-05-09 | 2026-05-12 | 7 | 34.5 | 34.5 | 100 | TREMIE | 41 | TREMIE-41-7 | 2026-10-22 | NUEVO | 2026-10-22 |  | 0
28229 - PIAZZA PPTO C | P - 84 | Tremie 1/2" | Concreto | Pilote kelly torre 2 #18 | 2026-05-02 | 2026-05-05 | 2026-05-08 | 3 | 34.5 | 27.6 | 80 | TREMIE | 41 | TREMIE-41-3 | 2026-10-22 | NUEVO | 2026-10-22 |  | -6.9
28229 - PIAZZA PPTO C | P - 84 | Tremie 1/2" | Concreto | Pilote kelly torre 2 #18 | 2026-05-02 | 2026-05-05 | 2026-05-08 | 3 | 34.5 | 27.1 | 78.6 | TREMIE | 41 | TREMIE-41-3 | 2026-10-22 | NUEVO | 2026-10-22 |  | -7.4
28229 - PIAZZA PPTO C | P - 85 | Tremie 1/2" | Concreto | Pilote Kelly torre 1 #32 | 2026-05-02 | 2026-05-30 | 2026-06-01 | 28 | 34.5 | 55.1 | 159.7 | TREMIE | 41 | TREMIE-41-28 | 2026-10-22 | NUEVO | 2026-10-22 |  | 20.6
28229 - PIAZZA PPTO C | P - 85 | Tremie 1/2" | Concreto | Pilote Kelly torre 1 #32 | 2026-05-02 | 2026-05-30 | 2026-06-01 | 28 | 34.5 | 55.6 | 161.2 | TREMIE | 41 | TREMIE-41-28 | 2026-10-22 | NUEVO | 2026-10-22 |  | 21.1
28229 - PIAZZA PPTO C | P - 85 | Tremie 1/2" | Concreto | Pilote Kelly torre 1 #32 | 2026-05-02 | 2026-05-30 | 2026-06-01 | 28 | 34.5 | 56.6 | 164.1 | TREMIE | 41 | TREMIE-41-28 | 2026-10-22 | NUEVO | 2026-10-22 |  | 22.1
28229 - PIAZZA PPTO C | P - 85 | Tremie 1/2" | Concreto | Pilote Kelly torre 1 #32 | 2026-05-02 | 2026-05-16 | 2026-05-20 | 14 | 34.5 | 46.6 | 135.1 | TREMIE | 41 | TREMIE-41-14 | 2026-10-22 | NUEVO | 2026-10-22 |  | 12.1
28229 - PIAZZA PPTO C | P - 85 | Tremie 1/2" | Concreto | Pilote Kelly torre 1 #32 | 2026-05-02 | 2026-05-16 | 2026-05-20 | 14 | 34.5 | 47.8 | 138.6 | TREMIE | 41 | TREMIE-41-14 | 2026-10-22 | NUEVO | 2026-10-22 |  | 13.3
28229 - PIAZZA PPTO C | P - 85 | Tremie 1/2" | Concreto | Pilote Kelly torre 1 #32 | 2026-05-02 | 2026-05-09 | 2026-05-12 | 7 | 34.5 | 38.5 | 111.6 | TREMIE | 41 | TREMIE-41-7 | 2026-10-22 | NUEVO | 2026-10-22 |  | 4
28229 - PIAZZA PPTO C | P - 85 | Tremie 1/2" | Concreto | Pilote Kelly torre 1 #32 | 2026-05-02 | 2026-05-09 | 2026-05-12 | 7 | 34.5 | 39.1 | 113.3 | TREMIE | 41 | TREMIE-41-7 | 2026-10-22 | NUEVO | 2026-10-22 |  | 4.6
28229 - PIAZZA PPTO C | P - 85 | Tremie 1/2" | Concreto | Pilote Kelly torre 1 #32 | 2026-05-02 | 2026-05-05 | 2026-05-08 | 3 | 34.5 | 27.4 | 79.4 | TREMIE | 41 | TREMIE-41-3 | 2026-10-22 | NUEVO | 2026-10-22 |  | -7.1
28229 - PIAZZA PPTO C | P - 85 | Tremie 1/2" | Concreto | Pilote Kelly torre 1 #32 | 2026-05-02 | 2026-05-05 | 2026-05-08 | 3 | 34.5 | 28 | 81.2 | TREMIE | 41 | TREMIE-41-3 | 2026-10-22 | NUEVO | 2026-10-22 |  | -6.5
28229 - PIAZZA PPTO C | P - 87 | TREMIE 1/2" | Concreto | Pilote Kelly Torre 1 #37 | 2026-05-04 | 2026-06-01 | 2026-06-01 | 28 | 34.5 | 37.5 | 108.7 | TREMIE | 41 | TREMIE-41-28 | 2026-10-22 | NUEVO | 2026-10-22 |  | 3
28229 - PIAZZA PPTO C | P - 87 | TREMIE 1/2" | Concreto | Pilote Kelly Torre 1 #37 | 2026-05-04 | 2026-06-01 | 2026-06-01 | 28 | 34.5 | 38.8 | 112.5 | TREMIE | 41 | TREMIE-41-28 | 2026-10-22 | NUEVO | 2026-10-22 |  | 4.3
28229 - PIAZZA PPTO C | P - 87 | TREMIE 1/2" | Concreto | Pilote Kelly Torre 1 #37 | 2026-05-04 | 2026-06-01 | 2026-06-01 | 28 | 34.5 | 38.5 | 111.6 | TREMIE | 41 | TREMIE-41-28 | 2026-10-22 | NUEVO | 2026-10-22 |  | 4
28229 - PIAZZA PPTO C | P - 87 | TREMIE 1/2" | Concreto | Pilote Kelly Torre 1 #37 | 2026-05-04 | 2026-05-18 | 2026-05-20 | 14 | 34.5 | 32.9 | 95.4 | TREMIE | 41 | TREMIE-41-14 | 2026-10-22 | NUEVO | 2026-10-22 |  | -1.6
28229 - PIAZZA PPTO C | P - 87 | TREMIE 1/2" | Concreto | Pilote Kelly Torre 1 #37 | 2026-05-04 | 2026-05-18 | 2026-05-20 | 14 | 34.5 | 32.6 | 94.5 | TREMIE | 41 | TREMIE-41-14 | 2026-10-22 | NUEVO | 2026-10-22 |  | -1.9
28229 - PIAZZA PPTO C | P - 87 | TREMIE 1/2" | Concreto | Pilote Kelly Torre 1 #37 | 2026-05-04 | 2026-05-11 | 2026-05-12 | 7 | 34.5 | 28.8 | 83.5 | TREMIE | 41 | TREMIE-41-7 | 2026-10-22 | NUEVO | 2026-10-22 |  | -5.7
28229 - PIAZZA PPTO C | P - 87 | TREMIE 1/2" | Concreto | Pilote Kelly Torre 1 #37 | 2026-05-04 | 2026-05-11 | 2026-05-12 | 7 | 34.5 | 28.6 | 82.9 | TREMIE | 41 | TREMIE-41-7 | 2026-10-22 | NUEVO | 2026-10-22 |  | -5.9
28229 - PIAZZA PPTO C | P - 87 | TREMIE 1/2" | Concreto | Pilote Kelly Torre 1 #37 | 2026-05-04 | 2026-05-07 | 2026-05-12 | 3 | 34.5 | 23 | 66.7 | TREMIE | 41 | TREMIE-41-3 | 2026-10-22 | NUEVO | 2026-10-22 |  | -11.5
28229 - PIAZZA PPTO C | P - 87 | TREMIE 1/2" | Concreto | Pilote Kelly Torre 1 #37 | 2026-05-04 | 2026-05-07 | 2026-05-12 | 3 | 34.5 | 22.5 | 65.2 | TREMIE | 41 | TREMIE-41-3 | 2026-10-22 | NUEVO | 2026-10-22 |  | -12
28229 - PIAZZA PPTO C | P - 88 | TREMIE 1/2" | Concreto | Pilote Kelly Torre 2 #17 | 2026-05-04 | 2026-06-01 | 2026-06-01 | 28 | 34.5 | 46.3 | 134.2 | TREMIE | 41 | TREMIE-41-28 | 2026-10-22 | NUEVO | 2026-10-22 |  | 11.8
28229 - PIAZZA PPTO C | P - 88 | TREMIE 1/2" | Concreto | Pilote Kelly Torre 2 #17 | 2026-05-04 | 2026-06-01 | 2026-06-01 | 28 | 34.5 | 45.7 | 132.5 | TREMIE | 41 | TREMIE-41-28 | 2026-10-22 | NUEVO | 2026-10-22 |  | 11.2
28229 - PIAZZA PPTO C | P - 88 | TREMIE 1/2" | Concreto | Pilote Kelly Torre 2 #17 | 2026-05-04 | 2026-06-01 | 2026-06-01 | 28 | 34.5 | 46.6 | 135.1 | TREMIE | 41 | TREMIE-41-28 | 2026-10-22 | NUEVO | 2026-10-22 |  | 12.1
28229 - PIAZZA PPTO C | P - 88 | TREMIE 1/2" | Concreto | Pilote Kelly Torre 2 #17 | 2026-05-04 | 2026-05-18 | 2026-05-20 | 14 | 34.5 | 38.7 | 112.2 | TREMIE | 41 | TREMIE-41-14 | 2026-10-22 | NUEVO | 2026-10-22 |  | 4.2
28229 - PIAZZA PPTO C | P - 88 | TREMIE 1/2" | Concreto | Pilote Kelly Torre 2 #17 | 2026-05-04 | 2026-05-18 | 2026-05-20 | 14 | 34.5 | 38.4 | 111.3 | TREMIE | 41 | TREMIE-41-14 | 2026-10-22 | NUEVO | 2026-10-22 |  | 3.9
28229 - PIAZZA PPTO C | P - 88 | TREMIE 1/2" | Concreto | Pilote Kelly Torre 2 #17 | 2026-05-04 | 2026-05-11 | 2026-05-12 | 7 | 34.5 | 33.8 | 98 | TREMIE | 41 | TREMIE-41-7 | 2026-10-22 | NUEVO | 2026-10-22 |  | -0.7
28229 - PIAZZA PPTO C | P - 88 | TREMIE 1/2" | Concreto | Pilote Kelly Torre 2 #17 | 2026-05-04 | 2026-05-11 | 2026-05-12 | 7 | 34.5 | 34.2 | 99.1 | TREMIE | 41 | TREMIE-41-7 | 2026-10-22 | NUEVO | 2026-10-22 |  | -0.3
28229 - PIAZZA PPTO C | P - 88 | TREMIE 1/2" | Concreto | Pilote Kelly Torre 2 #17 | 2026-05-04 | 2026-05-07 | 2026-05-12 | 3 | 34.5 | 22.6 | 65.5 | TREMIE | 41 | TREMIE-41-3 | 2026-10-22 | NUEVO | 2026-10-22 |  | -11.9
28229 - PIAZZA PPTO C | P - 88 | TREMIE 1/2" | Concreto | Pilote Kelly Torre 2 #17 | 2026-05-04 | 2026-05-07 | 2026-05-12 | 3 | 34.5 | 22.2 | 64.3 | TREMIE | 41 | TREMIE-41-3 | 2026-10-22 | NUEVO | 2026-10-22 |  | -12.3
28229 - PIAZZA PPTO C | P - 89 | TREMIE 1" | Concreto | Zona Comunes Pilote Kelly #94 y Pilote Kelly #98 | 2026-05-05 | 2026-06-02 | 2026-06-03 | 28 | 27.6 | 34.1 | 123.6 | TREMIE | 28 | TREMIE-28-28 | 2026-10-22 | NUEVO | 2026-10-22 | 28 | 6.5
28229 - PIAZZA PPTO C | P - 89 | TREMIE 1" | Concreto | Zona Comunes Pilote Kelly #94 y Pilote Kelly #98 | 2026-05-05 | 2026-06-02 | 2026-06-03 | 28 | 27.6 | 34.4 | 124.6 | TREMIE | 28 | TREMIE-28-28 | 2026-10-22 | NUEVO | 2026-10-22 | 28 | 6.8
28229 - PIAZZA PPTO C | P - 89 | TREMIE 1" | Concreto | Zona Comunes Pilote Kelly #94 y Pilote Kelly #98 | 2026-05-05 | 2026-06-02 | 2026-06-03 | 28 | 27.6 | 34.5 | 125 | TREMIE | 28 | TREMIE-28-28 | 2026-10-22 | NUEVO | 2026-10-22 | 28 | 6.9
28229 - PIAZZA PPTO C | P - 89 | TREMIE 1" | Concreto | Zona Comunes Pilote Kelly #94 y Pilote Kelly #98 | 2026-05-05 | 2026-05-19 | 2026-05-20 | 14 | 27.6 | 28.9 | 104.7 | TREMIE | 28 | TREMIE-28-14 | 2026-10-22 | NUEVO | 2026-10-22 | 19.79 | 1.3
28229 - PIAZZA PPTO C | P - 89 | TREMIE 1" | Concreto | Zona Comunes Pilote Kelly #94 y Pilote Kelly #98 | 2026-05-05 | 2026-05-19 | 2026-05-20 | 14 | 27.6 | 28.4 | 102.9 | TREMIE | 28 | TREMIE-28-14 | 2026-10-22 | NUEVO | 2026-10-22 | 19.79 | 0.8
28229 - PIAZZA PPTO C | P - 89 | TREMIE 1" | Concreto | Zona Comunes Pilote Kelly #94 y Pilote Kelly #98 | 2026-05-05 | 2026-05-12 | 2026-05-13 | 7 | 27.6 | 24.2 | 87.7 | TREMIE | 28 | TREMIE-28-7 | 2026-10-22 | NUEVO | 2026-10-22 | 15.68 | -3.4
28229 - PIAZZA PPTO C | P - 89 | TREMIE 1" | Concreto | Zona Comunes Pilote Kelly #94 y Pilote Kelly #98 | 2026-05-05 | 2026-05-12 | 2026-05-13 | 7 | 27.6 | 23.8 | 86.2 | TREMIE | 28 | TREMIE-28-7 | 2026-10-22 | NUEVO | 2026-10-22 | 15.68 | -3.8
28229 - PIAZZA PPTO C | P - 89 | TREMIE 1" | Concreto | Zona Comunes Pilote Kelly #94 y Pilote Kelly #98 | 2026-05-05 | 2026-05-08 | 2026-05-12 | 3 | 27.6 | 16 | 58 | TREMIE | 28 | TREMIE-28-3 | 2026-10-22 | NUEVO | 2026-10-22 | 8.4 | -11.6
28229 - PIAZZA PPTO C | P - 89 | TREMIE 1" | Concreto | Zona Comunes Pilote Kelly #94 y Pilote Kelly #98 | 2026-05-05 | 2026-05-08 | 2026-05-12 | 3 | 27.6 | 15.7 | 56.9 | TREMIE | 28 | TREMIE-28-3 | 2026-10-22 | NUEVO | 2026-10-22 | 8.4 | -11.9
28229 - PIAZZA PPTO C | P - 90 | Tremie ½” | Concreto | Pilote Kelly Torre 1 # 33 | 2026-05-05 | 2026-06-02 | 2026-06-03 | 28 | 34.5 | 44.8 | 129.9 | TREMIE | 41 | TREMIE-41-28 | 2026-10-22 | NUEVO | 2026-10-22 |  | 10.3
28229 - PIAZZA PPTO C | P - 90 | Tremie ½” | Concreto | Pilote Kelly Torre 1 # 33 | 2026-05-05 | 2026-06-02 | 2026-06-03 | 28 | 34.5 | 45.2 | 131 | TREMIE | 41 | TREMIE-41-28 | 2026-10-22 | NUEVO | 2026-10-22 |  | 10.7
28229 - PIAZZA PPTO C | P - 90 | Tremie ½” | Concreto | Pilote Kelly Torre 1 # 33 | 2026-05-05 | 2026-06-02 | 2026-06-03 | 28 | 34.5 | 45.9 | 133 | TREMIE | 41 | TREMIE-41-28 | 2026-10-22 | NUEVO | 2026-10-22 |  | 11.4
28229 - PIAZZA PPTO C | P - 90 | Tremie ½” | Concreto | Pilote Kelly Torre 1 # 33 | 2026-05-05 | 2026-05-19 | 2026-05-20 | 14 | 34.5 | 37.3 | 108.1 | TREMIE | 41 | TREMIE-41-14 | 2026-10-22 | NUEVO | 2026-10-22 |  | 2.8
28229 - PIAZZA PPTO C | P - 90 | Tremie ½” | Concreto | Pilote Kelly Torre 1 # 33 | 2026-05-05 | 2026-05-19 | 2026-05-20 | 14 | 34.5 | 37.9 | 109.9 | TREMIE | 41 | TREMIE-41-14 | 2026-10-22 | NUEVO | 2026-10-22 |  | 3.4
28229 - PIAZZA PPTO C | P - 90 | Tremie ½” | Concreto | Pilote Kelly Torre 1 # 33 | 2026-05-05 | 2026-05-12 | 2026-05-13 | 7 | 34.5 | 33.3 | 96.5 | TREMIE | 41 | TREMIE-41-7 | 2026-10-22 | NUEVO | 2026-10-22 |  | -1.2
28229 - PIAZZA PPTO C | P - 90 | Tremie ½” | Concreto | Pilote Kelly Torre 1 # 33 | 2026-05-05 | 2026-05-12 | 2026-05-13 | 7 | 34.5 | 31.9 | 92.5 | TREMIE | 41 | TREMIE-41-7 | 2026-10-22 | NUEVO | 2026-10-22 |  | -2.6
28229 - PIAZZA PPTO C | P - 90 | Tremie ½” | Concreto | Pilote Kelly Torre 1 # 33 | 2026-05-05 | 2026-05-08 | 2026-05-12 | 3 | 34.5 | 22.6 | 65.5 | TREMIE | 41 | TREMIE-41-3 | 2026-10-22 | NUEVO | 2026-10-22 |  | -11.9
28229 - PIAZZA PPTO C | P - 90 | Tremie ½” | Concreto | Pilote Kelly Torre 1 # 33 | 2026-05-05 | 2026-05-08 | 2026-05-12 | 3 | 34.5 | 21.8 | 63.2 | TREMIE | 41 | TREMIE-41-3 | 2026-10-22 | NUEVO | 2026-10-22 |  | -12.7
28229 - PIAZZA PPTO C | P - 91 | Tremie ½” | Concreto | Pilote Kelly Torre 2 # 08 | 2026-05-05 | 2026-06-02 | 2026-06-03 | 28 | 34.5 | 42.1 | 122 | TREMIE | 41 | TREMIE-41-28 | 2026-10-22 | NUEVO | 2026-10-22 |  | 7.6
28229 - PIAZZA PPTO C | P - 91 | Tremie ½” | Concreto | Pilote Kelly Torre 2 # 08 | 2026-05-05 | 2026-06-02 | 2026-06-03 | 28 | 34.5 | 42.7 | 123.8 | TREMIE | 41 | TREMIE-41-28 | 2026-10-22 | NUEVO | 2026-10-22 |  | 8.2
28229 - PIAZZA PPTO C | P - 91 | Tremie ½” | Concreto | Pilote Kelly Torre 2 # 08 | 2026-05-05 | 2026-06-02 | 2026-06-03 | 28 | 34.5 | 41.6 | 120.6 | TREMIE | 41 | TREMIE-41-28 | 2026-10-22 | NUEVO | 2026-10-22 |  | 7.1
28229 - PIAZZA PPTO C | P - 91 | Tremie ½” | Concreto | Pilote Kelly Torre 2 # 08 | 2026-05-05 | 2026-05-19 | 2026-05-20 | 14 | 34.5 | 35.9 | 104.1 | TREMIE | 41 | TREMIE-41-14 | 2026-10-22 | NUEVO | 2026-10-22 |  | 1.4
28229 - PIAZZA PPTO C | P - 91 | Tremie ½” | Concreto | Pilote Kelly Torre 2 # 08 | 2026-05-05 | 2026-05-19 | 2026-05-20 | 14 | 34.5 | 35.7 | 103.5 | TREMIE | 41 | TREMIE-41-14 | 2026-10-22 | NUEVO | 2026-10-22 |  | 1.2
28229 - PIAZZA PPTO C | P - 91 | Tremie ½” | Concreto | Pilote Kelly Torre 2 # 08 | 2026-05-05 | 2026-05-12 | 2026-05-13 | 7 | 34.5 | 31.4 | 91 | TREMIE | 41 | TREMIE-41-7 | 2026-10-22 | NUEVO | 2026-10-22 |  | -3.1
28229 - PIAZZA PPTO C | P - 91 | Tremie ½” | Concreto | Pilote Kelly Torre 2 # 08 | 2026-05-05 | 2026-05-12 | 2026-05-13 | 7 | 34.5 | 31.2 | 90.4 | TREMIE | 41 | TREMIE-41-7 | 2026-10-22 | NUEVO | 2026-10-22 |  | -3.3
28229 - PIAZZA PPTO C | P - 91 | Tremie ½” | Concreto | Pilote Kelly Torre 2 # 08 | 2026-05-05 | 2026-05-08 | 2026-05-12 | 3 | 34.5 | 20.6 | 59.7 | TREMIE | 41 | TREMIE-41-3 | 2026-10-22 | NUEVO | 2026-10-22 |  | -13.9
28229 - PIAZZA PPTO C | P - 91 | Tremie ½” | Concreto | Pilote Kelly Torre 2 # 08 | 2026-05-05 | 2026-05-08 | 2026-05-12 | 3 | 34.5 | 20.1 | 58.3 | TREMIE | 41 | TREMIE-41-3 | 2026-10-22 | NUEVO | 2026-10-22 |  | -14.4
28229 - PIAZZA PPTO C | P - 92 | Tremie ½” | Concreto | Pilote Kelly Torre 1 # 34 | 2026-05-05 | 2026-06-02 | 2026-06-03 | 28 | 34.5 | 45.8 | 132.8 | TREMIE | 41 | TREMIE-41-28 | 2026-10-22 | NUEVO | 2026-10-22 |  | 11.3
28229 - PIAZZA PPTO C | P - 92 | Tremie ½” | Concreto | Pilote Kelly Torre 1 # 34 | 2026-05-05 | 2026-06-02 | 2026-06-03 | 28 | 34.5 | 46.3 | 134.2 | TREMIE | 41 | TREMIE-41-28 | 2026-10-22 | NUEVO | 2026-10-22 |  | 11.8
28229 - PIAZZA PPTO C | P - 92 | Tremie ½” | Concreto | Pilote Kelly Torre 1 # 34 | 2026-05-05 | 2026-06-02 | 2026-06-03 | 28 | 34.5 | 45.6 | 132.2 | TREMIE | 41 | TREMIE-41-28 | 2026-10-22 | NUEVO | 2026-10-22 |  | 11.1
28229 - PIAZZA PPTO C | P - 92 | Tremie ½” | Concreto | Pilote Kelly Torre 1 # 34 | 2026-05-05 | 2026-05-19 | 2026-05-20 | 14 | 34.5 | 37.6 | 109 | TREMIE | 41 | TREMIE-41-14 | 2026-10-22 | NUEVO | 2026-10-22 |  | 3.1
28229 - PIAZZA PPTO C | P - 92 | Tremie ½” | Concreto | Pilote Kelly Torre 1 # 34 | 2026-05-05 | 2026-05-19 | 2026-05-20 | 14 | 34.5 | 38 | 110.1 | TREMIE | 41 | TREMIE-41-14 | 2026-10-22 | NUEVO | 2026-10-22 |  | 3.5
28229 - PIAZZA PPTO C | P - 92 | Tremie ½” | Concreto | Pilote Kelly Torre 1 # 34 | 2026-05-05 | 2026-05-12 | 2026-05-13 | 7 | 34.5 | 33.2 | 96.2 | TREMIE | 41 | TREMIE-41-7 | 2026-10-22 | NUEVO | 2026-10-22 |  | -1.3
28229 - PIAZZA PPTO C | P - 92 | Tremie ½” | Concreto | Pilote Kelly Torre 1 # 34 | 2026-05-05 | 2026-05-12 | 2026-05-13 | 7 | 34.5 | 33.1 | 95.9 | TREMIE | 41 | TREMIE-41-7 | 2026-10-22 | NUEVO | 2026-10-22 |  | -1.4
28229 - PIAZZA PPTO C | P - 92 | Tremie ½” | Concreto | Pilote Kelly Torre 1 # 34 | 2026-05-05 | 2026-05-08 | 2026-05-12 | 3 | 34.5 | 21.7 | 62.9 | TREMIE | 41 | TREMIE-41-3 | 2026-10-22 | NUEVO | 2026-10-22 |  | -12.8
28229 - PIAZZA PPTO C | P - 92 | Tremie ½” | Concreto | Pilote Kelly Torre 1 # 34 | 2026-05-05 | 2026-05-08 | 2026-05-12 | 3 | 34.5 | 21.2 | 61.4 | TREMIE | 41 | TREMIE-41-3 | 2026-10-22 | NUEVO | 2026-10-22 |  | -13.3
28229 - PIAZZA PPTO C | P-09 | Tremie 1/2" | Concreto | Pilote Kely torre 1 #46 y pilote Kely #40 | 2026-03-30 | 2026-04-27 | 2026-04-28 | 28 | 34.5 | 44.3 | 128.4 | TREMIE | 41 | TREMIE-41-28 | 2026-10-22 | NUEVO | 2026-10-22 |  | 9.8
28229 - PIAZZA PPTO C | P-09 | Tremie 1/2" | Concreto | Pilote Kely torre 1 #46 y pilote Kely #40 | 2026-03-30 | 2026-04-27 | 2026-04-28 | 28 | 34.5 | 45.9 | 133 | TREMIE | 41 | TREMIE-41-28 | 2026-10-22 | NUEVO | 2026-10-22 |  | 11.4
28229 - PIAZZA PPTO C | P-09 | Tremie 1/2" | Concreto | Pilote Kely torre 1 #46 y pilote Kely #40 | 2026-03-30 | 2026-04-27 | 2026-04-28 | 28 | 34.5 | 45.4 | 131.6 | TREMIE | 41 | TREMIE-41-28 | 2026-10-22 | NUEVO | 2026-10-22 |  | 10.9
28229 - PIAZZA PPTO C | P-09 | Tremie 1/2" | Concreto | Pilote Kely torre 1 #46 y pilote Kely #40 | 2026-03-30 | 2026-04-13 | 2026-04-14 | 14 | 34.5 | 37.5 | 108.7 | TREMIE | 41 | TREMIE-41-14 | 2026-10-22 | NUEVO | 2026-10-22 |  | 3
28229 - PIAZZA PPTO C | P-09 | Tremie 1/2" | Concreto | Pilote Kely torre 1 #46 y pilote Kely #40 | 2026-03-30 | 2026-04-13 | 2026-04-14 | 14 | 34.5 | 36.4 | 105.5 | TREMIE | 41 | TREMIE-41-14 | 2026-10-22 | NUEVO | 2026-10-22 |  | 1.9
28229 - PIAZZA PPTO C | P-09 | Tremie 1/2" | Concreto | Pilote Kely torre 1 #46 y pilote Kely #40 | 2026-03-30 | 2026-04-07 | 2026-04-14 | 8 | 34.5 | 33.3 | 96.5 | TREMIE | 41 | TREMIE-41-8 | 2026-10-22 | NUEVO | 2026-10-22 |  | -1.2
28229 - PIAZZA PPTO C | P-09 | Tremie 1/2" | Concreto | Pilote Kely torre 1 #46 y pilote Kely #40 | 2026-03-30 | 2026-04-07 | 2026-04-14 | 8 | 34.5 | 33.7 | 97.7 | TREMIE | 41 | TREMIE-41-8 | 2026-10-22 | NUEVO | 2026-10-22 |  | -0.8
28229 - PIAZZA PPTO C | P-09 | Tremie 1/2" | Concreto | Pilote Kely torre 1 #46 y pilote Kely #40 | 2026-03-30 | 2026-04-07 | 2026-04-14 | 8 | 34.5 | 32.8 | 95.1 | TREMIE | 41 | TREMIE-41-8 | 2026-10-22 | NUEVO | 2026-10-22 |  | -1.7
28229 - PIAZZA PPTO C | P-09 | Tremie 1/2" | Concreto | Pilote Kely torre 1 #46 y pilote Kely #40 | 2026-03-30 | 2026-04-07 | 2026-04-14 | 8 | 34.5 | 32.5 | 94.2 | TREMIE | 41 | TREMIE-41-8 | 2026-10-22 | NUEVO | 2026-10-22 |  | -2
28229 - PIAZZA PPTO C | P-10 | Tremie 1" | Concreto | Plazoleta pantalla módulo H-3 y pilote Kely #10 zonas comunes | 2026-03-30 | 2026-04-27 | 2026-04-28 | 28 | 27.6 | 35.6 | 129 | TREMIE | 28 | TREMIE-28-28 | 2026-10-22 | NUEVO | 2026-10-22 | 28 | 8
28229 - PIAZZA PPTO C | P-10 | Tremie 1" | Concreto | Plazoleta pantalla módulo H-3 y pilote Kely #10 zonas comunes | 2026-03-30 | 2026-04-27 | 2026-04-28 | 28 | 27.6 | 34.9 | 126.4 | TREMIE | 28 | TREMIE-28-28 | 2026-10-22 | NUEVO | 2026-10-22 | 28 | 7.3
28229 - PIAZZA PPTO C | P-10 | Tremie 1" | Concreto | Plazoleta pantalla módulo H-3 y pilote Kely #10 zonas comunes | 2026-03-30 | 2026-04-27 | 2026-04-28 | 28 | 27.6 | 35.2 | 127.5 | TREMIE | 28 | TREMIE-28-28 | 2026-10-22 | NUEVO | 2026-10-22 | 28 | 7.6
28229 - PIAZZA PPTO C | P-10 | Tremie 1" | Concreto | Plazoleta pantalla módulo H-3 y pilote Kely #10 zonas comunes | 2026-03-30 | 2026-04-13 | 2026-04-14 | 14 | 27.6 | 29.9 | 108.3 | TREMIE | 28 | TREMIE-28-14 | 2026-10-22 | NUEVO | 2026-10-22 | 19.79 | 2.3
28229 - PIAZZA PPTO C | P-10 | Tremie 1" | Concreto | Plazoleta pantalla módulo H-3 y pilote Kely #10 zonas comunes | 2026-03-30 | 2026-04-13 | 2026-04-14 | 14 | 27.6 | 29.5 | 106.9 | TREMIE | 28 | TREMIE-28-14 | 2026-10-22 | NUEVO | 2026-10-22 | 19.79 | 1.9
28229 - PIAZZA PPTO C | P-10 | Tremie 1" | Concreto | Plazoleta pantalla módulo H-3 y pilote Kely #10 zonas comunes | 2026-03-30 | 2026-04-07 | 2026-04-14 | 8 | 27.6 | 26.2 | 94.9 | TREMIE | 28 | TREMIE-28-8 | 2026-10-22 | NUEVO | 2026-10-22 | 16.27 | -1.4
28229 - PIAZZA PPTO C | P-10 | Tremie 1" | Concreto | Plazoleta pantalla módulo H-3 y pilote Kely #10 zonas comunes | 2026-03-30 | 2026-04-07 | 2026-04-14 | 8 | 27.6 | 25.9 | 93.8 | TREMIE | 28 | TREMIE-28-8 | 2026-10-22 | NUEVO | 2026-10-22 | 16.27 | -1.7
28229 - PIAZZA PPTO C | P-10 | Tremie 1" | Concreto | Plazoleta pantalla módulo H-3 y pilote Kely #10 zonas comunes | 2026-03-30 | 2026-04-07 | 2026-04-14 | 8 | 27.6 | 25.6 | 92.8 | TREMIE | 28 | TREMIE-28-8 | 2026-10-22 | NUEVO | 2026-10-22 | 16.27 | -2
28229 - PIAZZA PPTO C | P-10 | Tremie 1" | Concreto | Plazoleta pantalla módulo H-3 y pilote Kely #10 zonas comunes | 2026-03-30 | 2026-04-07 | 2026-04-14 | 8 | 27.6 | 24.9 | 90.2 | TREMIE | 28 | TREMIE-28-8 | 2026-10-22 | NUEVO | 2026-10-22 | 16.27 | -2.7
28229 - PIAZZA PPTO C | P-100 | Tremie 1/2" | Concreto | Pilote Kelly torre 2 #33 y pilote kelly #04 | 2026-05-07 | 2026-06-04 | 2026-06-05 | 28 | 34.5 | 44.4 | 128.7 | TREMIE | 41 | TREMIE-41-28 | 2026-10-22 | NUEVO | 2026-10-22 |  | 9.9
28229 - PIAZZA PPTO C | P-100 | Tremie 1/2" | Concreto | Pilote Kelly torre 2 #33 y pilote kelly #04 | 2026-05-07 | 2026-06-04 | 2026-06-05 | 28 | 34.5 | 45.3 | 131.3 | TREMIE | 41 | TREMIE-41-28 | 2026-10-22 | NUEVO | 2026-10-22 |  | 10.8
28229 - PIAZZA PPTO C | P-100 | Tremie 1/2" | Concreto | Pilote Kelly torre 2 #33 y pilote kelly #04 | 2026-05-07 | 2026-06-04 | 2026-06-05 | 28 | 34.5 | 45.1 | 130.7 | TREMIE | 41 | TREMIE-41-28 | 2026-10-22 | NUEVO | 2026-10-22 |  | 10.6
28229 - PIAZZA PPTO C | P-100 | Tremie 1/2" | Concreto | Pilote Kelly torre 2 #33 y pilote kelly #04 | 2026-05-07 | 2026-05-21 | 2026-05-22 | 14 | 34.5 | 36.4 | 105.5 | TREMIE | 41 | TREMIE-41-14 | 2026-10-22 | NUEVO | 2026-10-22 |  | 1.9
28229 - PIAZZA PPTO C | P-100 | Tremie 1/2" | Concreto | Pilote Kelly torre 2 #33 y pilote kelly #04 | 2026-05-07 | 2026-05-21 | 2026-05-22 | 14 | 34.5 | 36.9 | 107 | TREMIE | 41 | TREMIE-41-14 | 2026-10-22 | NUEVO | 2026-10-22 |  | 2.4
28229 - PIAZZA PPTO C | P-100 | Tremie 1/2" | Concreto | Pilote Kelly torre 2 #33 y pilote kelly #04 | 2026-05-07 | 2026-05-14 | 2026-05-14 | 7 | 34.5 | 31 | 89.9 | TREMIE | 41 | TREMIE-41-7 | 2026-10-22 | NUEVO | 2026-10-22 |  | -3.5
28229 - PIAZZA PPTO C | P-100 | Tremie 1/2" | Concreto | Pilote Kelly torre 2 #33 y pilote kelly #04 | 2026-05-07 | 2026-05-14 | 2026-05-14 | 7 | 34.5 | 31.4 | 91 | TREMIE | 41 | TREMIE-41-7 | 2026-10-22 | NUEVO | 2026-10-22 |  | -3.1
28229 - PIAZZA PPTO C | P-100 | Tremie 1/2" | Concreto | Pilote Kelly torre 2 #33 y pilote kelly #04 | 2026-05-07 | 2026-05-10 | 2026-05-13 | 3 | 34.5 | 27.4 | 79.4 | TREMIE | 41 | TREMIE-41-3 | 2026-10-22 | NUEVO | 2026-10-22 |  | -7.1
28229 - PIAZZA PPTO C | P-100 | Tremie 1/2" | Concreto | Pilote Kelly torre 2 #33 y pilote kelly #04 | 2026-05-07 | 2026-05-10 | 2026-05-13 | 3 | 34.5 | 26.8 | 77.7 | TREMIE | 41 | TREMIE-41-3 | 2026-10-22 | NUEVO | 2026-10-22 |  | -7.7
28229 - PIAZZA PPTO C | P-101 | Tremie 1" | Concreto | Zonas comunes pilote Kely #54 | 2026-05-07 | 2026-06-04 | 2026-06-05 | 28 | 27.6 | 36 | 130.4 | TREMIE | 28 | TREMIE-28-28 | 2026-10-22 | NUEVO | 2026-10-22 | 28 | 8.4
28229 - PIAZZA PPTO C | P-101 | Tremie 1" | Concreto | Zonas comunes pilote Kely #54 | 2026-05-07 | 2026-06-04 | 2026-06-05 | 28 | 27.6 | 36.9 | 133.7 | TREMIE | 28 | TREMIE-28-28 | 2026-10-22 | NUEVO | 2026-10-22 | 28 | 9.3
28229 - PIAZZA PPTO C | P-101 | Tremie 1" | Concreto | Zonas comunes pilote Kely #54 | 2026-05-07 | 2026-06-04 | 2026-06-05 | 28 | 27.6 | 36.3 | 131.5 | TREMIE | 28 | TREMIE-28-28 | 2026-10-22 | NUEVO | 2026-10-22 | 28 | 8.7
28229 - PIAZZA PPTO C | P-101 | Tremie 1" | Concreto | Zonas comunes pilote Kely #54 | 2026-05-07 | 2026-05-21 | 2026-05-22 | 14 | 27.6 | 30.3 | 109.8 | TREMIE | 28 | TREMIE-28-14 | 2026-10-22 | NUEVO | 2026-10-22 | 19.79 | 2.7
28229 - PIAZZA PPTO C | P-101 | Tremie 1" | Concreto | Zonas comunes pilote Kely #54 | 2026-05-07 | 2026-05-21 | 2026-05-22 | 14 | 27.6 | 30 | 108.7 | TREMIE | 28 | TREMIE-28-14 | 2026-10-22 | NUEVO | 2026-10-22 | 19.79 | 2.4
28229 - PIAZZA PPTO C | P-101 | Tremie 1" | Concreto | Zonas comunes pilote Kely #54 | 2026-05-07 | 2026-05-14 | 2026-05-14 | 7 | 27.6 | 26.6 | 96.4 | TREMIE | 28 | TREMIE-28-7 | 2026-10-22 | NUEVO | 2026-10-22 | 15.68 | -1
28229 - PIAZZA PPTO C | P-101 | Tremie 1" | Concreto | Zonas comunes pilote Kely #54 | 2026-05-07 | 2026-05-14 | 2026-05-14 | 7 | 27.6 | 26.3 | 95.3 | TREMIE | 28 | TREMIE-28-7 | 2026-10-22 | NUEVO | 2026-10-22 | 15.68 | -1.3
28229 - PIAZZA PPTO C | P-101 | Tremie 1" | Concreto | Zonas comunes pilote Kely #54 | 2026-05-07 | 2026-05-10 | 2026-05-12 | 3 | 27.6 | 22.9 | 83 | TREMIE | 28 | TREMIE-28-3 | 2026-10-22 | NUEVO | 2026-10-22 | 8.4 | -4.7
28229 - PIAZZA PPTO C | P-101 | Tremie 1" | Concreto | Zonas comunes pilote Kely #54 | 2026-05-07 | 2026-05-10 | 2026-05-12 | 3 | 27.6 | 22.3 | 80.8 | TREMIE | 28 | TREMIE-28-3 | 2026-10-22 | NUEVO | 2026-10-22 | 8.4 | -5.3
28229 - PIAZZA PPTO C | P-11 | Tremie 1/2" | Concreto | Pilote Kely torre 1 #49 y pilote Kely #6 | 2026-03-31 | 2026-04-28 | 2026-04-28 | 28 | 34.5 | 48.4 | 140.3 | TREMIE | 41 | TREMIE-41-28 | 2026-10-22 | NUEVO | 2026-10-22 |  | 13.9
28229 - PIAZZA PPTO C | P-11 | Tremie 1/2" | Concreto | Pilote Kely torre 1 #49 y pilote Kely #6 | 2026-03-31 | 2026-04-28 | 2026-04-28 | 28 | 34.5 | 47.4 | 137.4 | TREMIE | 41 | TREMIE-41-28 | 2026-10-22 | NUEVO | 2026-10-22 |  | 12.9
28229 - PIAZZA PPTO C | P-11 | Tremie 1/2" | Concreto | Pilote Kely torre 1 #49 y pilote Kely #6 | 2026-03-31 | 2026-04-28 | 2026-04-28 | 28 | 34.5 | 46.7 | 135.4 | TREMIE | 41 | TREMIE-41-28 | 2026-10-22 | NUEVO | 2026-10-22 |  | 12.2
28229 - PIAZZA PPTO C | P-11 | Tremie 1/2" | Concreto | Pilote Kely torre 1 #49 y pilote Kely #6 | 2026-03-31 | 2026-04-14 | 2026-04-14 | 14 | 34.5 | 38.7 | 112.2 | TREMIE | 41 | TREMIE-41-14 | 2026-10-22 | NUEVO | 2026-10-22 |  | 4.2
28229 - PIAZZA PPTO C | P-11 | Tremie 1/2" | Concreto | Pilote Kely torre 1 #49 y pilote Kely #6 | 2026-03-31 | 2026-04-14 | 2026-04-14 | 14 | 34.5 | 39.4 | 114.2 | TREMIE | 41 | TREMIE-41-14 | 2026-10-22 | NUEVO | 2026-10-22 |  | 4.9
28229 - PIAZZA PPTO C | P-11 | Tremie 1/2" | Concreto | Pilote Kely torre 1 #49 y pilote Kely #6 | 2026-03-31 | 2026-04-07 | 2026-04-14 | 7 | 34.5 | 33.7 | 97.7 | TREMIE | 41 | TREMIE-41-7 | 2026-10-22 | NUEVO | 2026-10-22 |  | -0.8
28229 - PIAZZA PPTO C | P-11 | Tremie 1/2" | Concreto | Pilote Kely torre 1 #49 y pilote Kely #6 | 2026-03-31 | 2026-04-07 | 2026-04-14 | 7 | 34.5 | 33.4 | 96.8 | TREMIE | 41 | TREMIE-41-7 | 2026-10-22 | NUEVO | 2026-10-22 |  | -1.1
28229 - PIAZZA PPTO C | P-11 | Tremie 1/2" | Concreto | Pilote Kely torre 1 #49 y pilote Kely #6 | 2026-03-31 | 2026-04-07 | 2026-04-14 | 7 | 34.5 | 32.5 | 94.2 | TREMIE | 41 | TREMIE-41-7 | 2026-10-22 | NUEVO | 2026-10-22 |  | -2
28229 - PIAZZA PPTO C | P-11 | Tremie 1/2" | Concreto | Pilote Kely torre 1 #49 y pilote Kely #6 | 2026-03-31 | 2026-04-07 | 2026-04-14 | 7 | 34.5 | 32.9 | 95.4 | TREMIE | 41 | TREMIE-41-7 | 2026-10-22 | NUEVO | 2026-10-22 |  | -1.6
28229 - PIAZZA PPTO C | P-114 | Tremie 1/2'' | Concreto | Pilote Kelly #48 torre 1 | 2026-05-12 | 2026-06-09 | 2026-06-10 | 28 | 34.5 | 43.5 | 126.1 | TREMIE | 41 | TREMIE-41-28 | 2026-10-22 | NUEVO | 2026-10-22 |  | 9
28229 - PIAZZA PPTO C | P-114 | Tremie 1/2'' | Concreto | Pilote Kelly #48 torre 1 | 2026-05-12 | 2026-06-09 | 2026-06-10 | 28 | 34.5 | 44.7 | 129.6 | TREMIE | 41 | TREMIE-41-28 | 2026-10-22 | NUEVO | 2026-10-22 |  | 10.2
28229 - PIAZZA PPTO C | P-114 | Tremie 1/2'' | Concreto | Pilote Kelly #48 torre 1 | 2026-05-12 | 2026-06-09 | 2026-06-10 | 28 | 34.5 | 43.9 | 127.2 | TREMIE | 41 | TREMIE-41-28 | 2026-10-22 | NUEVO | 2026-10-22 |  | 9.4
28229 - PIAZZA PPTO C | P-114 | Tremie 1/2'' | Concreto | Pilote Kelly #48 torre 1 | 2026-05-12 | 2026-05-26 | 2026-05-26 | 14 | 34.5 | 36.6 | 106.1 | TREMIE | 41 | TREMIE-41-14 | 2026-10-22 | NUEVO | 2026-10-22 |  | 2.1
28229 - PIAZZA PPTO C | P-114 | Tremie 1/2'' | Concreto | Pilote Kelly #48 torre 1 | 2026-05-12 | 2026-05-26 | 2026-05-26 | 14 | 34.5 | 36.3 | 105.2 | TREMIE | 41 | TREMIE-41-14 | 2026-10-22 | NUEVO | 2026-10-22 |  | 1.8
28229 - PIAZZA PPTO C | P-114 | Tremie 1/2'' | Concreto | Pilote Kelly #48 torre 1 | 2026-05-12 | 2026-05-19 | 2026-05-20 | 7 | 34.5 | 29.3 | 84.9 | TREMIE | 41 | TREMIE-41-7 | 2026-10-22 | NUEVO | 2026-10-22 |  | -5.2
28229 - PIAZZA PPTO C | P-114 | Tremie 1/2'' | Concreto | Pilote Kelly #48 torre 1 | 2026-05-12 | 2026-05-19 | 2026-05-20 | 7 | 34.5 | 28.5 | 82.6 | TREMIE | 41 | TREMIE-41-7 | 2026-10-22 | NUEVO | 2026-10-22 |  | -6
28229 - PIAZZA PPTO C | P-114 | Tremie 1/2'' | Concreto | Pilote Kelly #48 torre 1 | 2026-05-12 | 2026-05-15 | 2026-05-20 | 3 | 34.5 | 17.3 | 50.1 | TREMIE | 41 | TREMIE-41-3 | 2026-10-22 | NUEVO | 2026-10-22 |  | -17.2
28229 - PIAZZA PPTO C | P-114 | Tremie 1/2'' | Concreto | Pilote Kelly #48 torre 1 | 2026-05-12 | 2026-05-15 | 2026-05-20 | 3 | 34.5 | 16.7 | 48.4 | TREMIE | 41 | TREMIE-41-3 | 2026-10-22 | NUEVO | 2026-10-22 |  | -17.8
28229 - PIAZZA PPTO C | P-12 | Tremie 1" | Concreto | Pilote Kely zonas comunes #16 t pilote Kely #01 | 2026-03-31 | 2026-04-28 | 2026-04-28 | 28 | 27.6 | 34 | 123.2 | TREMIE | 28 | TREMIE-28-28 | 2026-10-22 | NUEVO | 2026-10-22 | 28 | 6.4
28229 - PIAZZA PPTO C | P-12 | Tremie 1" | Concreto | Pilote Kely zonas comunes #16 t pilote Kely #01 | 2026-03-31 | 2026-04-28 | 2026-04-28 | 28 | 27.6 | 33.3 | 120.7 | TREMIE | 28 | TREMIE-28-28 | 2026-10-22 | NUEVO | 2026-10-22 | 28 | 5.7
28229 - PIAZZA PPTO C | P-12 | Tremie 1" | Concreto | Pilote Kely zonas comunes #16 t pilote Kely #01 | 2026-03-31 | 2026-04-28 | 2026-04-28 | 28 | 27.6 | 33.1 | 119.9 | TREMIE | 28 | TREMIE-28-28 | 2026-10-22 | NUEVO | 2026-10-22 | 28 | 5.5
28229 - PIAZZA PPTO C | P-12 | Tremie 1" | Concreto | Pilote Kely zonas comunes #16 t pilote Kely #01 | 2026-03-31 | 2026-04-14 | 2026-04-14 | 14 | 27.6 | 25.7 | 93.1 | TREMIE | 28 | TREMIE-28-14 | 2026-10-22 | NUEVO | 2026-10-22 | 19.79 | -1.9
28229 - PIAZZA PPTO C | P-12 | Tremie 1" | Concreto | Pilote Kely zonas comunes #16 t pilote Kely #01 | 2026-03-31 | 2026-04-14 | 2026-04-14 | 14 | 27.6 | 25.3 | 91.7 | TREMIE | 28 | TREMIE-28-14 | 2026-10-22 | NUEVO | 2026-10-22 | 19.79 | -2.3
28229 - PIAZZA PPTO C | P-12 | Tremie 1" | Concreto | Pilote Kely zonas comunes #16 t pilote Kely #01 | 2026-03-31 | 2026-04-07 | 2026-04-14 | 7 | 27.6 | 22 | 79.7 | TREMIE | 28 | TREMIE-28-7 | 2026-10-22 | NUEVO | 2026-10-22 | 15.68 | -5.6
28229 - PIAZZA PPTO C | P-12 | Tremie 1" | Concreto | Pilote Kely zonas comunes #16 t pilote Kely #01 | 2026-03-31 | 2026-04-07 | 2026-04-14 | 7 | 27.6 | 22.2 | 80.4 | TREMIE | 28 | TREMIE-28-7 | 2026-10-22 | NUEVO | 2026-10-22 | 15.68 | -5.4
28229 - PIAZZA PPTO C | P-12 | Tremie 1" | Concreto | Pilote Kely zonas comunes #16 t pilote Kely #01 | 2026-03-31 | 2026-04-07 | 2026-04-14 | 7 | 27.6 | 21.6 | 78.3 | TREMIE | 28 | TREMIE-28-7 | 2026-10-22 | NUEVO | 2026-10-22 | 15.68 | -6
28229 - PIAZZA PPTO C | P-12 | Tremie 1" | Concreto | Pilote Kely zonas comunes #16 t pilote Kely #01 | 2026-03-31 | 2026-04-07 | 2026-04-14 | 7 | 27.6 | 21.3 | 77.2 | TREMIE | 28 | TREMIE-28-7 | 2026-10-22 | NUEVO | 2026-10-22 | 15.68 | -6.3
28229 - PIAZZA PPTO C | P-126 | Tremie 1" | Concreto | Pilote Kely zonas comunes #109 y pantalla tramo MH-04 plazoleta | 2026-05-19 | 2026-06-16 | 2026-06-18 | 28 | 27.6 | 30.2 | 109.4 | TREMIE | 28 | TREMIE-28-28 | 2026-10-22 | NUEVO | 2026-10-22 | 28 | 2.6
28229 - PIAZZA PPTO C | P-126 | Tremie 1" | Concreto | Pilote Kely zonas comunes #109 y pantalla tramo MH-04 plazoleta | 2026-05-19 | 2026-06-16 | 2026-06-18 | 28 | 27.6 | 30 | 108.7 | TREMIE | 28 | TREMIE-28-28 | 2026-10-22 | NUEVO | 2026-10-22 | 28 | 2.4
28229 - PIAZZA PPTO C | P-126 | Tremie 1" | Concreto | Pilote Kely zonas comunes #109 y pantalla tramo MH-04 plazoleta | 2026-05-19 | 2026-06-16 | 2026-06-18 | 28 | 27.6 | 29.3 | 106.2 | TREMIE | 28 | TREMIE-28-28 | 2026-10-22 | NUEVO | 2026-10-22 | 28 | 1.7
28229 - PIAZZA PPTO C | P-126 | Tremie 1" | Concreto | Pilote Kely zonas comunes #109 y pantalla tramo MH-04 plazoleta | 2026-05-19 | 2026-06-02 | 2026-06-03 | 14 | 27.6 | 25.4 | 92 | TREMIE | 28 | TREMIE-28-14 | 2026-10-22 | NUEVO | 2026-10-22 | 19.79 | -2.2
28229 - PIAZZA PPTO C | P-126 | Tremie 1" | Concreto | Pilote Kely zonas comunes #109 y pantalla tramo MH-04 plazoleta | 2026-05-19 | 2026-06-02 | 2026-06-03 | 14 | 27.6 | 25.2 | 91.3 | TREMIE | 28 | TREMIE-28-14 | 2026-10-22 | NUEVO | 2026-10-22 | 19.79 | -2.4
28229 - PIAZZA PPTO C | P-126 | Tremie 1" | Concreto | Pilote Kely zonas comunes #109 y pantalla tramo MH-04 plazoleta | 2026-05-19 | 2026-05-26 | 2026-05-26 | 7 | 27.6 | 18.9 | 68.5 | TREMIE | 28 | TREMIE-28-7 | 2026-10-22 | NUEVO | 2026-10-22 | 15.68 | -8.7
28229 - PIAZZA PPTO C | P-126 | Tremie 1" | Concreto | Pilote Kely zonas comunes #109 y pantalla tramo MH-04 plazoleta | 2026-05-19 | 2026-05-26 | 2026-05-26 | 7 | 27.6 | 18.7 | 67.8 | TREMIE | 28 | TREMIE-28-7 | 2026-10-22 | NUEVO | 2026-10-22 | 15.68 | -8.9
28229 - PIAZZA PPTO C | P-126 | Tremie 1" | Concreto | Pilote Kely zonas comunes #109 y pantalla tramo MH-04 plazoleta | 2026-05-19 | 2026-05-22 | 2026-05-26 | 3 | 27.6 | 12.3 | 44.6 | TREMIE | 28 | TREMIE-28-3 | 2026-10-22 | NUEVO | 2026-10-22 | 8.4 | -15.3
28229 - PIAZZA PPTO C | P-126 | Tremie 1" | Concreto | Pilote Kely zonas comunes #109 y pantalla tramo MH-04 plazoleta | 2026-05-19 | 2026-05-22 | 2026-05-26 | 3 | 27.6 | 12 | 43.5 | TREMIE | 28 | TREMIE-28-3 | 2026-10-22 | NUEVO | 2026-10-22 | 8.4 | -15.6
28229 - PIAZZA PPTO C | P-13 | Tremie 1/2" | Concreto | Pilotes Kely torre 1 #45 | 2026-03-31 | 2026-04-28 | 2026-04-28 | 28 | 34.5 | 48.5 | 140.6 | TREMIE | 41 | TREMIE-41-28 | 2026-10-22 | NUEVO | 2026-10-22 |  | 14
28229 - PIAZZA PPTO C | P-13 | Tremie 1/2" | Concreto | Pilotes Kely torre 1 #45 | 2026-03-31 | 2026-04-28 | 2026-04-28 | 28 | 34.5 | 50.9 | 147.5 | TREMIE | 41 | TREMIE-41-28 | 2026-10-22 | NUEVO | 2026-10-22 |  | 16.4
28229 - PIAZZA PPTO C | P-13 | Tremie 1/2" | Concreto | Pilotes Kely torre 1 #45 | 2026-03-31 | 2026-04-28 | 2026-04-28 | 28 | 34.5 | 50 | 144.9 | TREMIE | 41 | TREMIE-41-28 | 2026-10-22 | NUEVO | 2026-10-22 |  | 15.5
28229 - PIAZZA PPTO C | P-13 | Tremie 1/2" | Concreto | Pilotes Kely torre 1 #45 | 2026-03-31 | 2026-04-14 | 2026-04-14 | 14 | 34.5 | 41.8 | 121.2 | TREMIE | 41 | TREMIE-41-14 | 2026-10-22 | NUEVO | 2026-10-22 |  | 7.3
28229 - PIAZZA PPTO C | P-13 | Tremie 1/2" | Concreto | Pilotes Kely torre 1 #45 | 2026-03-31 | 2026-04-14 | 2026-04-14 | 14 | 34.5 | 40.8 | 118.3 | TREMIE | 41 | TREMIE-41-14 | 2026-10-22 | NUEVO | 2026-10-22 |  | 6.3
28229 - PIAZZA PPTO C | P-13 | Tremie 1/2" | Concreto | Pilotes Kely torre 1 #45 | 2026-03-31 | 2026-04-07 | 2026-04-14 | 7 | 34.5 | 29.8 | 86.4 | TREMIE | 41 | TREMIE-41-7 | 2026-10-22 | NUEVO | 2026-10-22 |  | -4.7
28229 - PIAZZA PPTO C | P-13 | Tremie 1/2" | Concreto | Pilotes Kely torre 1 #45 | 2026-03-31 | 2026-04-07 | 2026-04-14 | 7 | 34.5 | 29.2 | 84.6 | TREMIE | 41 | TREMIE-41-7 | 2026-10-22 | NUEVO | 2026-10-22 |  | -5.3
28229 - PIAZZA PPTO C | P-13 | Tremie 1/2" | Concreto | Pilotes Kely torre 1 #45 | 2026-03-31 | 2026-04-07 | 2026-04-14 | 7 | 34.5 | 29.5 | 85.5 | TREMIE | 41 | TREMIE-41-7 | 2026-10-22 | NUEVO | 2026-10-22 |  | -5
28229 - PIAZZA PPTO C | P-13 | Tremie 1/2" | Concreto | Pilotes Kely torre 1 #45 | 2026-03-31 | 2026-04-07 | 2026-04-14 | 7 | 34.5 | 28.3 | 82 | TREMIE | 41 | TREMIE-41-7 | 2026-10-22 | NUEVO | 2026-10-22 |  | -6.2
28229 - PIAZZA PPTO C | P-133 | Tremie 1" | Concreto | Zonas comunes pilote Kelly 149, Pilote Kelly 136 y pilote Kelly 05 | 2026-05-22 | 2026-06-19 | 2026-06-22 | 28 | 27.6 | 33.5 | 121.4 | TREMIE | 28 | TREMIE-28-28 | 2026-10-22 | NUEVO | 2026-10-22 | 28 | 5.9
28229 - PIAZZA PPTO C | P-133 | Tremie 1" | Concreto | Zonas comunes pilote Kelly 149, Pilote Kelly 136 y pilote Kelly 05 | 2026-05-22 | 2026-06-19 | 2026-06-22 | 28 | 27.6 | 32.5 | 117.8 | TREMIE | 28 | TREMIE-28-28 | 2026-10-22 | NUEVO | 2026-10-22 | 28 | 4.9
28229 - PIAZZA PPTO C | P-133 | Tremie 1" | Concreto | Zonas comunes pilote Kelly 149, Pilote Kelly 136 y pilote Kelly 05 | 2026-05-22 | 2026-06-19 | 2026-06-22 | 28 | 27.6 | 33.8 | 122.5 | TREMIE | 28 | TREMIE-28-28 | 2026-10-22 | NUEVO | 2026-10-22 | 28 | 6.2
28229 - PIAZZA PPTO C | P-133 | Tremie 1" | Concreto | Zonas comunes pilote Kelly 149, Pilote Kelly 136 y pilote Kelly 05 | 2026-05-22 | 2026-06-05 | 2026-06-10 | 14 | 27.6 | 26.3 | 95.3 | TREMIE | 28 | TREMIE-28-14 | 2026-10-22 | NUEVO | 2026-10-22 | 19.79 | -1.3
28229 - PIAZZA PPTO C | P-133 | Tremie 1" | Concreto | Zonas comunes pilote Kelly 149, Pilote Kelly 136 y pilote Kelly 05 | 2026-05-22 | 2026-06-05 | 2026-06-10 | 14 | 27.6 | 27 | 97.8 | TREMIE | 28 | TREMIE-28-14 | 2026-10-22 | NUEVO | 2026-10-22 | 19.79 | -0.6
28229 - PIAZZA PPTO C | P-133 | Tremie 1" | Concreto | Zonas comunes pilote Kelly 149, Pilote Kelly 136 y pilote Kelly 05 | 2026-05-22 | 2026-05-29 | 2026-06-01 | 7 | 27.6 | 23.6 | 85.5 | TREMIE | 28 | TREMIE-28-7 | 2026-10-22 | NUEVO | 2026-10-22 | 15.68 | -4
28229 - PIAZZA PPTO C | P-133 | Tremie 1" | Concreto | Zonas comunes pilote Kelly 149, Pilote Kelly 136 y pilote Kelly 05 | 2026-05-22 | 2026-05-29 | 2026-06-01 | 7 | 27.6 | 23.3 | 84.4 | TREMIE | 28 | TREMIE-28-7 | 2026-10-22 | NUEVO | 2026-10-22 | 15.68 | -4.3
28229 - PIAZZA PPTO C | P-133 | Tremie 1" | Concreto | Zonas comunes pilote Kelly 149, Pilote Kelly 136 y pilote Kelly 05 | 2026-05-22 | 2026-05-26 | 2026-05-28 | 4 | 27.6 | 20.5 | 74.3 | TREMIE | 28 | TREMIE-28-4 | 2026-10-22 | NUEVO | 2026-10-22 | 10.22 | -7.1
28229 - PIAZZA PPTO C | P-133 | Tremie 1" | Concreto | Zonas comunes pilote Kelly 149, Pilote Kelly 136 y pilote Kelly 05 | 2026-05-22 | 2026-05-26 | 2026-05-28 | 4 | 27.6 | 19.9 | 72.1 | TREMIE | 28 | TREMIE-28-4 | 2026-10-22 | NUEVO | 2026-10-22 | 10.22 | -7.7
28229 - PIAZZA PPTO C | P-134 | Tremie | Concreto | Pilote Kelly torre 2 #39 y pilote Kelly #07 | 2026-05-22 | 2026-06-19 | 2026-06-22 | 28 | 34.5 | 41.7 | 120.9 | TREMIE | 41 | TREMIE-41-28 | 2026-10-22 | NUEVO | 2026-10-22 |  | 7.2
28229 - PIAZZA PPTO C | P-134 | Tremie | Concreto | Pilote Kelly torre 2 #39 y pilote Kelly #07 | 2026-05-22 | 2026-06-19 | 2026-06-22 | 28 | 34.5 | 43 | 124.6 | TREMIE | 41 | TREMIE-41-28 | 2026-10-22 | NUEVO | 2026-10-22 |  | 8.5
28229 - PIAZZA PPTO C | P-134 | Tremie | Concreto | Pilote Kelly torre 2 #39 y pilote Kelly #07 | 2026-05-22 | 2026-06-19 | 2026-06-22 | 28 | 34.5 | 42.1 | 122 | TREMIE | 41 | TREMIE-41-28 | 2026-10-22 | NUEVO | 2026-10-22 |  | 7.6
28229 - PIAZZA PPTO C | P-134 | Tremie | Concreto | Pilote Kelly torre 2 #39 y pilote Kelly #07 | 2026-05-22 | 2026-06-05 | 2026-06-10 | 14 | 34.5 | 35.7 | 103.5 | TREMIE | 41 | TREMIE-41-14 | 2026-10-22 | NUEVO | 2026-10-22 |  | 1.2
28229 - PIAZZA PPTO C | P-134 | Tremie | Concreto | Pilote Kelly torre 2 #39 y pilote Kelly #07 | 2026-05-22 | 2026-06-05 | 2026-06-10 | 14 | 34.5 | 35.1 | 101.7 | TREMIE | 41 | TREMIE-41-14 | 2026-10-22 | NUEVO | 2026-10-22 |  | 0.6
28229 - PIAZZA PPTO C | P-134 | Tremie | Concreto | Pilote Kelly torre 2 #39 y pilote Kelly #07 | 2026-05-22 | 2026-05-29 | 2026-06-01 | 7 | 34.5 | 29.5 | 85.5 | TREMIE | 41 | TREMIE-41-7 | 2026-10-22 | NUEVO | 2026-10-22 |  | -5
28229 - PIAZZA PPTO C | P-134 | Tremie | Concreto | Pilote Kelly torre 2 #39 y pilote Kelly #07 | 2026-05-22 | 2026-05-29 | 2026-06-01 | 7 | 34.5 | 28.7 | 83.2 | TREMIE | 41 | TREMIE-41-7 | 2026-10-22 | NUEVO | 2026-10-22 |  | -5.8
28229 - PIAZZA PPTO C | P-134 | Tremie | Concreto | Pilote Kelly torre 2 #39 y pilote Kelly #07 | 2026-05-22 | 2026-05-26 | 2026-05-28 | 4 | 34.5 | 22.1 | 64.1 | TREMIE | 41 | TREMIE-41-4 | 2026-10-22 | NUEVO | 2026-10-22 |  | -12.4
28229 - PIAZZA PPTO C | P-134 | Tremie | Concreto | Pilote Kelly torre 2 #39 y pilote Kelly #07 | 2026-05-22 | 2026-05-26 | 2026-05-28 | 4 | 34.5 | 21.2 | 61.4 | TREMIE | 41 | TREMIE-41-4 | 2026-10-22 | NUEVO | 2026-10-22 |  | -13.3
28229 - PIAZZA PPTO C | P-139 | Tremie 1" | Concreto | Zonas comunes pilote Kely # 37 pilote kely # 57 y pilote kely # 155 | 2026-05-25 | 2026-07-20 | 2026-07-22 | 56 | 27.6 | 30.3 | 109.8 | TREMIE | 28 | TREMIE-28-56 | 2026-10-22 | NUEVO | 2026-10-22 | 28 | 2.7
28229 - PIAZZA PPTO C | P-139 | Tremie 1" | Concreto | Zonas comunes pilote Kely # 37 pilote kely # 57 y pilote kely # 155 | 2026-05-25 | 2026-07-20 | 2026-07-22 | 56 | 27.6 | 30.6 | 110.9 | TREMIE | 28 | TREMIE-28-56 | 2026-10-22 | NUEVO | 2026-10-22 | 28 | 3
28229 - PIAZZA PPTO C | P-139 | Tremie 1" | Concreto | Zonas comunes pilote Kely # 37 pilote kely # 57 y pilote kely # 155 | 2026-05-25 | 2026-07-20 | 2026-07-22 | 56 | 27.6 | 30 | 108.7 | TREMIE | 28 | TREMIE-28-56 | 2026-10-22 | NUEVO | 2026-10-22 | 28 | 2.4
28229 - PIAZZA PPTO C | P-14 | Tremie 1" | Concreto | Plazoleta pantalla tramo H-4 pilote Kely salas comunes #17 | 2026-04-01 | 2026-04-29 | 2026-04-29 | 28 | 27.6 | 35.6 | 129 | TREMIE | 28 | TREMIE-28-28 | 2026-10-22 | NUEVO | 2026-10-22 | 28 | 8
28229 - PIAZZA PPTO C | P-14 | Tremie 1" | Concreto | Plazoleta pantalla tramo H-4 pilote Kely salas comunes #17 | 2026-04-01 | 2026-04-29 | 2026-04-29 | 28 | 27.6 | 36.6 | 132.6 | TREMIE | 28 | TREMIE-28-28 | 2026-10-22 | NUEVO | 2026-10-22 | 28 | 9
28229 - PIAZZA PPTO C | P-14 | Tremie 1" | Concreto | Plazoleta pantalla tramo H-4 pilote Kely salas comunes #17 | 2026-04-01 | 2026-04-29 | 2026-04-29 | 28 | 27.6 | 36.1 | 130.8 | TREMIE | 28 | TREMIE-28-28 | 2026-10-22 | NUEVO | 2026-10-22 | 28 | 8.5
28229 - PIAZZA PPTO C | P-14 | Tremie 1" | Concreto | Plazoleta pantalla tramo H-4 pilote Kely salas comunes #17 | 2026-04-01 | 2026-04-15 | 2026-04-15 | 14 | 27.6 | 30.2 | 109.4 | TREMIE | 28 | TREMIE-28-14 | 2026-10-22 | NUEVO | 2026-10-22 | 19.79 | 2.6
28229 - PIAZZA PPTO C | P-14 | Tremie 1" | Concreto | Plazoleta pantalla tramo H-4 pilote Kely salas comunes #17 | 2026-04-01 | 2026-04-15 | 2026-04-15 | 14 | 27.6 | 29.3 | 106.2 | TREMIE | 28 | TREMIE-28-14 | 2026-10-22 | NUEVO | 2026-10-22 | 19.79 | 1.7
28229 - PIAZZA PPTO C | P-14 | Tremie 1" | Concreto | Plazoleta pantalla tramo H-4 pilote Kely salas comunes #17 | 2026-04-01 | 2026-04-08 | 2026-04-14 | 7 | 27.6 | 25.5 | 92.4 | TREMIE | 28 | TREMIE-28-7 | 2026-10-22 | NUEVO | 2026-10-22 | 15.68 | -2.1
28229 - PIAZZA PPTO C | P-14 | Tremie 1" | Concreto | Plazoleta pantalla tramo H-4 pilote Kely salas comunes #17 | 2026-04-01 | 2026-04-08 | 2026-04-14 | 7 | 27.6 | 25.3 | 91.7 | TREMIE | 28 | TREMIE-28-7 | 2026-10-22 | NUEVO | 2026-10-22 | 15.68 | -2.3
28229 - PIAZZA PPTO C | P-14 | Tremie 1" | Concreto | Plazoleta pantalla tramo H-4 pilote Kely salas comunes #17 | 2026-04-01 | 2026-04-07 | 2026-04-14 | 6 | 27.6 | 24.2 | 87.7 | TREMIE | 28 | TREMIE-28-6 | 2026-10-22 | NUEVO | 2026-10-22 | 13.86 | -3.4
28229 - PIAZZA PPTO C | P-14 | Tremie 1" | Concreto | Plazoleta pantalla tramo H-4 pilote Kely salas comunes #17 | 2026-04-01 | 2026-04-07 | 2026-04-14 | 6 | 27.6 | 23.5 | 85.1 | TREMIE | 28 | TREMIE-28-6 | 2026-10-22 | NUEVO | 2026-10-22 | 13.86 | -4.1
28229 - PIAZZA PPTO C | P-15 | Tremie 1/2" | Concreto | Pilote Kely torre 1 #42 | 2026-04-01 | 2026-04-29 | 2026-04-29 | 28 | 34.5 | 44.7 | 129.6 | TREMIE | 41 | TREMIE-41-28 | 2026-10-22 | NUEVO | 2026-10-22 |  | 10.2
28229 - PIAZZA PPTO C | P-15 | Tremie 1/2" | Concreto | Pilote Kely torre 1 #42 | 2026-04-01 | 2026-04-29 | 2026-04-29 | 28 | 34.5 | 46 | 133.3 | TREMIE | 41 | TREMIE-41-28 | 2026-10-22 | NUEVO | 2026-10-22 |  | 11.5
28229 - PIAZZA PPTO C | P-15 | Tremie 1/2" | Concreto | Pilote Kely torre 1 #42 | 2026-04-01 | 2026-04-29 | 2026-04-29 | 28 | 34.5 | 45.5 | 131.9 | TREMIE | 41 | TREMIE-41-28 | 2026-10-22 | NUEVO | 2026-10-22 |  | 11
28229 - PIAZZA PPTO C | P-15 | Tremie 1/2" | Concreto | Pilote Kely torre 1 #42 | 2026-04-01 | 2026-04-15 | 2026-04-15 | 14 | 34.5 | 37.8 | 109.6 | TREMIE | 41 | TREMIE-41-14 | 2026-10-22 | NUEVO | 2026-10-22 |  | 3.3
28229 - PIAZZA PPTO C | P-15 | Tremie 1/2" | Concreto | Pilote Kely torre 1 #42 | 2026-04-01 | 2026-04-15 | 2026-04-15 | 14 | 34.5 | 38.3 | 111 | TREMIE | 41 | TREMIE-41-14 | 2026-10-22 | NUEVO | 2026-10-22 |  | 3.8
28229 - PIAZZA PPTO C | P-15 | Tremie 1/2" | Concreto | Pilote Kely torre 1 #42 | 2026-04-01 | 2026-04-08 | 2026-04-14 | 7 | 34.5 | 28.8 | 83.5 | TREMIE | 41 | TREMIE-41-7 | 2026-10-22 | NUEVO | 2026-10-22 |  | -5.7
28229 - PIAZZA PPTO C | P-15 | Tremie 1/2" | Concreto | Pilote Kely torre 1 #42 | 2026-04-01 | 2026-04-08 | 2026-04-14 | 7 | 34.5 | 28.5 | 82.6 | TREMIE | 41 | TREMIE-41-7 | 2026-10-22 | NUEVO | 2026-10-22 |  | -6
28229 - PIAZZA PPTO C | P-15 | Tremie 1/2" | Concreto | Pilote Kely torre 1 #42 | 2026-04-01 | 2026-04-07 | 2026-04-14 | 6 | 34.5 | 27.1 | 78.6 | TREMIE | 41 | TREMIE-41-6 | 2026-10-22 | NUEVO | 2026-10-22 |  | -7.4
28229 - PIAZZA PPTO C | P-15 | Tremie 1/2" | Concreto | Pilote Kely torre 1 #42 | 2026-04-01 | 2026-04-07 | 2026-04-14 | 6 | 34.5 | 26.7 | 77.4 | TREMIE | 41 | TREMIE-41-6 | 2026-10-22 | NUEVO | 2026-10-22 |  | -7.8
28229 - PIAZZA PPTO C | P-152 | Tremie 1" | Concreto | Pilote kely zonas comunes #53 y pilote kely #129 y pilote kely #106 y pilote kely #86 | 2026-06-01 | 2026-06-29 | 2026-07-01 | 28 | 27.6 | 36.3 | 131.5 | TREMIE | 28 | TREMIE-28-28 | 2026-10-22 | NUEVO | 2026-10-22 | 28 | 8.7
28229 - PIAZZA PPTO C | P-152 | Tremie 1" | Concreto | Pilote kely zonas comunes #53 y pilote kely #129 y pilote kely #106 y pilote kely #86 | 2026-06-01 | 2026-06-29 | 2026-07-01 | 28 | 27.6 | 35.1 | 127.2 | TREMIE | 28 | TREMIE-28-28 | 2026-10-22 | NUEVO | 2026-10-22 | 28 | 7.5
28229 - PIAZZA PPTO C | P-152 | Tremie 1" | Concreto | Pilote kely zonas comunes #53 y pilote kely #129 y pilote kely #106 y pilote kely #86 | 2026-06-01 | 2026-06-29 | 2026-07-01 | 28 | 27.6 | 36.1 | 130.8 | TREMIE | 28 | TREMIE-28-28 | 2026-10-22 | NUEVO | 2026-10-22 | 28 | 8.5
28229 - PIAZZA PPTO C | P-152 | Tremie 1" | Concreto | Pilote kely zonas comunes #53 y pilote kely #129 y pilote kely #106 y pilote kely #86 | 2026-06-01 | 2026-06-15 | 2026-06-18 | 14 | 27.6 | 29.2 | 105.8 | TREMIE | 28 | TREMIE-28-14 | 2026-10-22 | NUEVO | 2026-10-22 | 19.79 | 1.6
28229 - PIAZZA PPTO C | P-152 | Tremie 1" | Concreto | Pilote kely zonas comunes #53 y pilote kely #129 y pilote kely #106 y pilote kely #86 | 2026-06-01 | 2026-06-15 | 2026-06-18 | 14 | 27.6 | 29.3 | 106.2 | TREMIE | 28 | TREMIE-28-14 | 2026-10-22 | NUEVO | 2026-10-22 | 19.79 | 1.7
28229 - PIAZZA PPTO C | P-152 | Tremie 1" | Concreto | Pilote kely zonas comunes #53 y pilote kely #129 y pilote kely #106 y pilote kely #86 | 2026-06-01 | 2026-06-08 | 2026-06-10 | 7 | 27.6 | 24.5 | 88.8 | TREMIE | 28 | TREMIE-28-7 | 2026-10-22 | NUEVO | 2026-10-22 | 15.68 | -3.1
28229 - PIAZZA PPTO C | P-152 | Tremie 1" | Concreto | Pilote kely zonas comunes #53 y pilote kely #129 y pilote kely #106 y pilote kely #86 | 2026-06-01 | 2026-06-08 | 2026-06-10 | 7 | 27.6 | 24.7 | 89.5 | TREMIE | 28 | TREMIE-28-7 | 2026-10-22 | NUEVO | 2026-10-22 | 15.68 | -2.9
28229 - PIAZZA PPTO C | P-152 | Tremie 1" | Concreto | Pilote kely zonas comunes #53 y pilote kely #129 y pilote kely #106 y pilote kely #86 | 2026-06-01 | 2026-06-04 | 2026-06-10 | 3 | 27.6 | 19.9 | 72.1 | TREMIE | 28 | TREMIE-28-3 | 2026-10-22 | NUEVO | 2026-10-22 | 8.4 | -7.7
28229 - PIAZZA PPTO C | P-152 | Tremie 1" | Concreto | Pilote kely zonas comunes #53 y pilote kely #129 y pilote kely #106 y pilote kely #86 | 2026-06-01 | 2026-06-04 | 2026-06-10 | 3 | 27.6 | 19.8 | 71.7 | TREMIE | 28 | TREMIE-28-3 | 2026-10-22 | NUEVO | 2026-10-22 | 8.4 | -7.8
28229 - PIAZZA PPTO C | P-153 | Tremie 1" | Concreto | Pilote kely zonas comunes #67 y pilote kely #150 y pilote kely #147 y pilote kely #66 y pilote kely #120 | 2026-06-02 | 2026-06-30 | 2026-07-01 | 28 | 27.6 | 43.4 | 157.2 | TREMIE | 28 | TREMIE-28-28 | 2026-10-22 | NUEVO | 2026-10-22 | 28 | 15.8
28229 - PIAZZA PPTO C | P-153 | Tremie 1" | Concreto | Pilote kely zonas comunes #67 y pilote kely #150 y pilote kely #147 y pilote kely #66 y pilote kely #120 | 2026-06-02 | 2026-06-30 | 2026-07-01 | 28 | 27.6 | 45 | 163 | TREMIE | 28 | TREMIE-28-28 | 2026-10-22 | NUEVO | 2026-10-22 | 28 | 17.4
28229 - PIAZZA PPTO C | P-153 | Tremie 1" | Concreto | Pilote kely zonas comunes #67 y pilote kely #150 y pilote kely #147 y pilote kely #66 y pilote kely #120 | 2026-06-02 | 2026-06-30 | 2026-07-01 | 28 | 27.6 | 44.2 | 160.1 | TREMIE | 28 | TREMIE-28-28 | 2026-10-22 | NUEVO | 2026-10-22 | 28 | 16.6
28229 - PIAZZA PPTO C | P-153 | Tremie 1" | Concreto | Pilote kely zonas comunes #67 y pilote kely #150 y pilote kely #147 y pilote kely #66 y pilote kely #120 | 2026-06-02 | 2026-06-16 | 2026-06-18 | 14 | 27.6 | 37 | 134.1 | TREMIE | 28 | TREMIE-28-14 | 2026-10-22 | NUEVO | 2026-10-22 | 19.79 | 9.4
28229 - PIAZZA PPTO C | P-153 | Tremie 1" | Concreto | Pilote kely zonas comunes #67 y pilote kely #150 y pilote kely #147 y pilote kely #66 y pilote kely #120 | 2026-06-02 | 2026-06-16 | 2026-06-18 | 14 | 27.6 | 36.7 | 133 | TREMIE | 28 | TREMIE-28-14 | 2026-10-22 | NUEVO | 2026-10-22 | 19.79 | 9.1
28229 - PIAZZA PPTO C | P-153 | Tremie 1" | Concreto | Pilote kely zonas comunes #67 y pilote kely #150 y pilote kely #147 y pilote kely #66 y pilote kely #120 | 2026-06-02 | 2026-06-09 | 2026-06-10 | 7 | 27.6 | 30.9 | 112 | TREMIE | 28 | TREMIE-28-7 | 2026-10-22 | NUEVO | 2026-10-22 | 15.68 | 3.3
28229 - PIAZZA PPTO C | P-153 | Tremie 1" | Concreto | Pilote kely zonas comunes #67 y pilote kely #150 y pilote kely #147 y pilote kely #66 y pilote kely #120 | 2026-06-02 | 2026-06-09 | 2026-06-10 | 7 | 27.6 | 30 | 108.7 | TREMIE | 28 | TREMIE-28-7 | 2026-10-22 | NUEVO | 2026-10-22 | 15.68 | 2.4
28229 - PIAZZA PPTO C | P-153 | Tremie 1" | Concreto | Pilote kely zonas comunes #67 y pilote kely #150 y pilote kely #147 y pilote kely #66 y pilote kely #120 | 2026-06-02 | 2026-06-05 | 2026-06-10 | 3 | 27.6 | 20.4 | 73.9 | TREMIE | 28 | TREMIE-28-3 | 2026-10-22 | NUEVO | 2026-10-22 | 8.4 | -7.2
28229 - PIAZZA PPTO C | P-153 | Tremie 1" | Concreto | Pilote kely zonas comunes #67 y pilote kely #150 y pilote kely #147 y pilote kely #66 y pilote kely #120 | 2026-06-02 | 2026-06-05 | 2026-06-10 | 3 | 27.6 | 19.5 | 70.7 | TREMIE | 28 | TREMIE-28-3 | 2026-10-22 | NUEVO | 2026-10-22 | 8.4 | -8.1
28229 - PIAZZA PPTO C | P-157 | Tremie 1" | Concreto | Zonas comunes pilote Kely #90 y pilote Kely #128 y pilote kely #123 y pilote kely #91 | 2026-06-05 | 2026-07-03 | 2026-07-03 | 28 | 27.6 | 47.8 | 173.2 | TREMIE | 28 | TREMIE-28-28 | 2026-10-22 | NUEVO | 2026-10-22 | 28 | 20.2
28229 - PIAZZA PPTO C | P-157 | Tremie 1" | Concreto | Zonas comunes pilote Kely #90 y pilote Kely #128 y pilote kely #123 y pilote kely #91 | 2026-06-05 | 2026-07-03 | 2026-07-03 | 28 | 27.6 | 47.2 | 171 | TREMIE | 28 | TREMIE-28-28 | 2026-10-22 | NUEVO | 2026-10-22 | 28 | 19.6
28229 - PIAZZA PPTO C | P-157 | Tremie 1" | Concreto | Zonas comunes pilote Kely #90 y pilote Kely #128 y pilote kely #123 y pilote kely #91 | 2026-06-05 | 2026-07-03 | 2026-07-03 | 28 | 27.6 | 46.8 | 169.6 | TREMIE | 28 | TREMIE-28-28 | 2026-10-22 | NUEVO | 2026-10-22 | 28 | 19.2
28229 - PIAZZA PPTO C | P-157 | Tremie 1" | Concreto | Zonas comunes pilote Kely #90 y pilote Kely #128 y pilote kely #123 y pilote kely #91 | 2026-06-05 | 2026-06-19 | 2026-06-22 | 14 | 27.6 | 39.7 | 143.8 | TREMIE | 28 | TREMIE-28-14 | 2026-10-22 | NUEVO | 2026-10-22 | 19.79 | 12.1
28229 - PIAZZA PPTO C | P-157 | Tremie 1" | Concreto | Zonas comunes pilote Kely #90 y pilote Kely #128 y pilote kely #123 y pilote kely #91 | 2026-06-05 | 2026-06-19 | 2026-06-22 | 14 | 27.6 | 38.8 | 140.6 | TREMIE | 28 | TREMIE-28-14 | 2026-10-22 | NUEVO | 2026-10-22 | 19.79 | 11.2
28229 - PIAZZA PPTO C | P-157 | Tremie 1" | Concreto | Zonas comunes pilote Kely #90 y pilote Kely #128 y pilote kely #123 y pilote kely #91 | 2026-06-05 | 2026-06-12 | 2026-06-12 | 7 | 27.6 | 32.7 | 118.5 | TREMIE | 28 | TREMIE-28-7 | 2026-10-22 | NUEVO | 2026-10-22 | 15.68 | 5.1
28229 - PIAZZA PPTO C | P-157 | Tremie 1" | Concreto | Zonas comunes pilote Kely #90 y pilote Kely #128 y pilote kely #123 y pilote kely #91 | 2026-06-05 | 2026-06-12 | 2026-06-12 | 7 | 27.6 | 32.4 | 117.4 | TREMIE | 28 | TREMIE-28-7 | 2026-10-22 | NUEVO | 2026-10-22 | 15.68 | 4.8
28229 - PIAZZA PPTO C | P-157 | Tremie 1" | Concreto | Zonas comunes pilote Kely #90 y pilote Kely #128 y pilote kely #123 y pilote kely #91 | 2026-06-05 | 2026-06-09 | 2026-06-12 | 4 | 27.6 | 30 | 108.7 | TREMIE | 28 | TREMIE-28-4 | 2026-10-22 | NUEVO | 2026-10-22 | 10.22 | 2.4
28229 - PIAZZA PPTO C | P-157 | Tremie 1" | Concreto | Zonas comunes pilote Kely #90 y pilote Kely #128 y pilote kely #123 y pilote kely #91 | 2026-06-05 | 2026-06-09 | 2026-06-12 | 4 | 27.6 | 29.7 | 107.6 | TREMIE | 28 | TREMIE-28-4 | 2026-10-22 | NUEVO | 2026-10-22 | 10.22 | 2.1
28229 - PIAZZA PPTO C | P-159 | Tremie 1" | Concreto | Zonas comunes pilote kely #105 y barrete plazoleta BA-27 | 2026-06-05 | 2026-07-03 | 2026-07-03 | 28 | 27.6 | 43.1 | 156.2 | TREMIE | 28 | TREMIE-28-28 | 2026-10-22 | NUEVO | 2026-10-22 | 28 | 15.5
28229 - PIAZZA PPTO C | P-159 | Tremie 1" | Concreto | Zonas comunes pilote kely #105 y barrete plazoleta BA-27 | 2026-06-05 | 2026-07-03 | 2026-07-03 | 28 | 27.6 | 43.6 | 158 | TREMIE | 28 | TREMIE-28-28 | 2026-10-22 | NUEVO | 2026-10-22 | 28 | 16
28229 - PIAZZA PPTO C | P-159 | Tremie 1" | Concreto | Zonas comunes pilote kely #105 y barrete plazoleta BA-27 | 2026-06-05 | 2026-07-03 | 2026-07-03 | 28 | 27.6 | 44.1 | 159.8 | TREMIE | 28 | TREMIE-28-28 | 2026-10-22 | NUEVO | 2026-10-22 | 28 | 16.5
28229 - PIAZZA PPTO C | P-159 | Tremie 1" | Concreto | Zonas comunes pilote kely #105 y barrete plazoleta BA-27 | 2026-06-05 | 2026-06-19 | 2026-06-22 | 14 | 27.6 | 36.2 | 131.2 | TREMIE | 28 | TREMIE-28-14 | 2026-10-22 | NUEVO | 2026-10-22 | 19.79 | 8.6
28229 - PIAZZA PPTO C | P-159 | Tremie 1" | Concreto | Zonas comunes pilote kely #105 y barrete plazoleta BA-27 | 2026-06-05 | 2026-06-19 | 2026-06-22 | 14 | 27.6 | 35.5 | 128.6 | TREMIE | 28 | TREMIE-28-14 | 2026-10-22 | NUEVO | 2026-10-22 | 19.79 | 7.9
28229 - PIAZZA PPTO C | P-159 | Tremie 1" | Concreto | Zonas comunes pilote kely #105 y barrete plazoleta BA-27 | 2026-06-05 | 2026-06-12 | 2026-06-12 | 7 | 27.6 | 29.4 | 106.5 | TREMIE | 28 | TREMIE-28-7 | 2026-10-22 | NUEVO | 2026-10-22 | 15.68 | 1.8
28229 - PIAZZA PPTO C | P-159 | Tremie 1" | Concreto | Zonas comunes pilote kely #105 y barrete plazoleta BA-27 | 2026-06-05 | 2026-06-12 | 2026-06-12 | 7 | 27.6 | 29.8 | 108 | TREMIE | 28 | TREMIE-28-7 | 2026-10-22 | NUEVO | 2026-10-22 | 15.68 | 2.2
28229 - PIAZZA PPTO C | P-159 | Tremie 1" | Concreto | Zonas comunes pilote kely #105 y barrete plazoleta BA-27 | 2026-06-05 | 2026-06-09 | 2026-06-12 | 4 | 27.6 | 25.4 | 92 | TREMIE | 28 | TREMIE-28-4 | 2026-10-22 | NUEVO | 2026-10-22 | 10.22 | -2.2
28229 - PIAZZA PPTO C | P-159 | Tremie 1" | Concreto | Zonas comunes pilote kely #105 y barrete plazoleta BA-27 | 2026-06-05 | 2026-06-09 | 2026-06-12 | 4 | 27.6 | 25.1 | 90.9 | TREMIE | 28 | TREMIE-28-4 | 2026-10-22 | NUEVO | 2026-10-22 | 10.22 | -2.5
28229 - PIAZZA PPTO C | P-160 | Tremie 1" | Concreto | Zonas comunes pilote kely #119 | 2026-06-06 | 2026-07-04 | 2026-07-07 | 28 | 27.6 | 37.3 | 135.1 | TREMIE | 28 | TREMIE-28-28 | 2026-10-22 | NUEVO | 2026-10-22 | 28 | 9.7
28229 - PIAZZA PPTO C | P-160 | Tremie 1" | Concreto | Zonas comunes pilote kely #119 | 2026-06-06 | 2026-07-04 | 2026-07-07 | 28 | 27.6 | 37.8 | 137 | TREMIE | 28 | TREMIE-28-28 | 2026-10-22 | NUEVO | 2026-10-22 | 28 | 10.2
28229 - PIAZZA PPTO C | P-160 | Tremie 1" | Concreto | Zonas comunes pilote kely #119 | 2026-06-06 | 2026-07-04 | 2026-07-07 | 28 | 27.6 | 37.2 | 134.8 | TREMIE | 28 | TREMIE-28-28 | 2026-10-22 | NUEVO | 2026-10-22 | 28 | 9.6
28229 - PIAZZA PPTO C | P-160 | Tremie 1" | Concreto | Zonas comunes pilote kely #119 | 2026-06-06 | 2026-06-20 | 2026-06-22 | 14 | 27.6 | 31.1 | 112.7 | TREMIE | 28 | TREMIE-28-14 | 2026-10-22 | NUEVO | 2026-10-22 | 19.79 | 3.5
28229 - PIAZZA PPTO C | P-160 | Tremie 1" | Concreto | Zonas comunes pilote kely #119 | 2026-06-06 | 2026-06-20 | 2026-06-22 | 14 | 27.6 | 31.7 | 114.9 | TREMIE | 28 | TREMIE-28-14 | 2026-10-22 | NUEVO | 2026-10-22 | 19.79 | 4.1
28229 - PIAZZA PPTO C | P-160 | Tremie 1" | Concreto | Zonas comunes pilote kely #119 | 2026-06-06 | 2026-06-13 | 2026-06-18 | 7 | 27.6 | 25.4 | 92 | TREMIE | 28 | TREMIE-28-7 | 2026-10-22 | NUEVO | 2026-10-22 | 15.68 | -2.2
28229 - PIAZZA PPTO C | P-160 | Tremie 1" | Concreto | Zonas comunes pilote kely #119 | 2026-06-06 | 2026-06-13 | 2026-06-18 | 7 | 27.6 | 25.7 | 93.1 | TREMIE | 28 | TREMIE-28-7 | 2026-10-22 | NUEVO | 2026-10-22 | 15.68 | -1.9
28229 - PIAZZA PPTO C | P-160 | Tremie 1" | Concreto | Zonas comunes pilote kely #119 | 2026-06-06 | 2026-06-09 | 2026-06-12 | 3 | 27.6 | 22 | 79.7 | TREMIE | 28 | TREMIE-28-3 | 2026-10-22 | NUEVO | 2026-10-22 | 8.4 | -5.6
28229 - PIAZZA PPTO C | P-160 | Tremie 1" | Concreto | Zonas comunes pilote kely #119 | 2026-06-06 | 2026-06-09 | 2026-06-12 | 3 | 27.6 | 21.7 | 78.6 | TREMIE | 28 | TREMIE-28-3 | 2026-10-22 | NUEVO | 2026-10-22 | 8.4 | -5.9
28229 - PIAZZA PPTO C | P-163 | Tremie 1" | Concreto | Zonas comunes pilote kely #116 y pilote kely #114 | 2026-06-10 | 2026-07-08 | 2026-07-09 | 28 | 27.6 | 33.4 | 121 | TREMIE | 28 | TREMIE-28-28 | 2026-10-22 | NUEVO | 2026-10-22 | 28 | 5.8
28229 - PIAZZA PPTO C | P-163 | Tremie 1" | Concreto | Zonas comunes pilote kely #116 y pilote kely #114 | 2026-06-10 | 2026-07-08 | 2026-07-09 | 28 | 27.6 | 34.4 | 124.6 | TREMIE | 28 | TREMIE-28-28 | 2026-10-22 | NUEVO | 2026-10-22 | 28 | 6.8
28229 - PIAZZA PPTO C | P-163 | Tremie 1" | Concreto | Zonas comunes pilote kely #116 y pilote kely #114 | 2026-06-10 | 2026-07-08 | 2026-07-09 | 28 | 27.6 | 34 | 123.2 | TREMIE | 28 | TREMIE-28-28 | 2026-10-22 | NUEVO | 2026-10-22 | 28 | 6.4
28229 - PIAZZA PPTO C | P-163 | Tremie 1" | Concreto | Zonas comunes pilote kely #116 y pilote kely #114 | 2026-06-10 | 2026-06-24 | 2026-06-25 | 14 | 27.6 | 28.2 | 102.2 | TREMIE | 28 | TREMIE-28-14 | 2026-10-22 | NUEVO | 2026-10-22 | 19.79 | 0.6
28229 - PIAZZA PPTO C | P-163 | Tremie 1" | Concreto | Zonas comunes pilote kely #116 y pilote kely #114 | 2026-06-10 | 2026-06-24 | 2026-06-25 | 14 | 27.6 | 28 | 101.4 | TREMIE | 28 | TREMIE-28-14 | 2026-10-22 | NUEVO | 2026-10-22 | 19.79 | 0.4
28229 - PIAZZA PPTO C | P-163 | Tremie 1" | Concreto | Zonas comunes pilote kely #116 y pilote kely #114 | 2026-06-10 | 2026-06-17 | 2026-06-18 | 7 | 27.6 | 25.2 | 91.3 | TREMIE | 28 | TREMIE-28-7 | 2026-10-22 | NUEVO | 2026-10-22 | 15.68 | -2.4
28229 - PIAZZA PPTO C | P-163 | Tremie 1" | Concreto | Zonas comunes pilote kely #116 y pilote kely #114 | 2026-06-10 | 2026-06-17 | 2026-06-18 | 7 | 27.6 | 24.9 | 90.2 | TREMIE | 28 | TREMIE-28-7 | 2026-10-22 | NUEVO | 2026-10-22 | 15.68 | -2.7
28229 - PIAZZA PPTO C | P-163 | Tremie 1" | Concreto | Zonas comunes pilote kely #116 y pilote kely #114 | 2026-06-10 | 2026-06-13 | 2026-06-18 | 3 | 27.6 | 20.3 | 73.6 | TREMIE | 28 | TREMIE-28-3 | 2026-10-22 | NUEVO | 2026-10-22 | 8.4 | -7.3
28229 - PIAZZA PPTO C | P-163 | Tremie 1" | Concreto | Zonas comunes pilote kely #116 y pilote kely #114 | 2026-06-10 | 2026-06-13 | 2026-06-18 | 3 | 27.6 | 20.1 | 72.8 | TREMIE | 28 | TREMIE-28-3 | 2026-10-22 | NUEVO | 2026-10-22 | 8.4 | -7.5
28229 - PIAZZA PPTO C | P-165 | Tremie 1" | Concreto | Plazoleta pantalla tramo H21 y pilote kely zonas comunes #93 | 2026-06-11 | 2026-07-09 | 2026-07-09 | 28 | 27.6 | 34 | 123.2 | TREMIE | 28 | TREMIE-28-28 | 2026-10-22 | NUEVO | 2026-10-22 | 28 | 6.4
28229 - PIAZZA PPTO C | P-165 | Tremie 1" | Concreto | Plazoleta pantalla tramo H21 y pilote kely zonas comunes #93 | 2026-06-11 | 2026-07-09 | 2026-07-09 | 28 | 27.6 | 33.5 | 121.4 | TREMIE | 28 | TREMIE-28-28 | 2026-10-22 | NUEVO | 2026-10-22 | 28 | 5.9
28229 - PIAZZA PPTO C | P-165 | Tremie 1" | Concreto | Plazoleta pantalla tramo H21 y pilote kely zonas comunes #93 | 2026-06-11 | 2026-07-09 | 2026-07-09 | 28 | 27.6 | 33.1 | 119.9 | TREMIE | 28 | TREMIE-28-28 | 2026-10-22 | NUEVO | 2026-10-22 | 28 | 5.5
28229 - PIAZZA PPTO C | P-165 | Tremie 1" | Concreto | Plazoleta pantalla tramo H21 y pilote kely zonas comunes #93 | 2026-06-11 | 2026-06-25 | 2026-06-25 | 14 | 27.6 | 27.4 | 99.3 | TREMIE | 28 | TREMIE-28-14 | 2026-10-22 | NUEVO | 2026-10-22 | 19.79 | -0.2
28229 - PIAZZA PPTO C | P-165 | Tremie 1" | Concreto | Plazoleta pantalla tramo H21 y pilote kely zonas comunes #93 | 2026-06-11 | 2026-06-25 | 2026-06-25 | 14 | 27.6 | 28 | 101.4 | TREMIE | 28 | TREMIE-28-14 | 2026-10-22 | NUEVO | 2026-10-22 | 19.79 | 0.4
28229 - PIAZZA PPTO C | P-165 | Tremie 1" | Concreto | Plazoleta pantalla tramo H21 y pilote kely zonas comunes #93 | 2026-06-11 | 2026-06-18 | 2026-06-18 | 7 | 27.6 | 24.3 | 88 | TREMIE | 28 | TREMIE-28-7 | 2026-10-22 | NUEVO | 2026-10-22 | 15.68 | -3.3
28229 - PIAZZA PPTO C | P-165 | Tremie 1" | Concreto | Plazoleta pantalla tramo H21 y pilote kely zonas comunes #93 | 2026-06-11 | 2026-06-18 | 2026-06-18 | 7 | 27.6 | 24 | 87 | TREMIE | 28 | TREMIE-28-7 | 2026-10-22 | NUEVO | 2026-10-22 | 15.68 | -3.6
28229 - PIAZZA PPTO C | P-165 | Tremie 1" | Concreto | Plazoleta pantalla tramo H21 y pilote kely zonas comunes #93 | 2026-06-11 | 2026-06-14 | 2026-06-18 | 3 | 27.6 | 20.6 | 74.6 | TREMIE | 28 | TREMIE-28-3 | 2026-10-22 | NUEVO | 2026-10-22 | 8.4 | -7
28229 - PIAZZA PPTO C | P-165 | Tremie 1" | Concreto | Plazoleta pantalla tramo H21 y pilote kely zonas comunes #93 | 2026-06-11 | 2026-06-14 | 2026-06-18 | 3 | 27.6 | 20.1 | 72.8 | TREMIE | 28 | TREMIE-28-3 | 2026-10-22 | NUEVO | 2026-10-22 | 8.4 | -7.5
28229 - PIAZZA PPTO C | P-167 | Tremie 1" | Concreto | Zonas comunes pilote kely #115 y pilote lely #113 y pantalla tramo M-08 | 2026-06-12 | 2026-07-10 | 2026-07-15 | 28 | 27.6 | 40.6 | 147.1 | TREMIE | 28 | TREMIE-28-28 | 2026-10-22 | NUEVO | 2026-10-22 | 28 | 13
28229 - PIAZZA PPTO C | P-167 | Tremie 1" | Concreto | Zonas comunes pilote kely #115 y pilote lely #113 y pantalla tramo M-08 | 2026-06-12 | 2026-07-10 | 2026-07-15 | 28 | 27.6 | 39.9 | 144.6 | TREMIE | 28 | TREMIE-28-28 | 2026-10-22 | NUEVO | 2026-10-22 | 28 | 12.3
28229 - PIAZZA PPTO C | P-167 | Tremie 1" | Concreto | Zonas comunes pilote kely #115 y pilote lely #113 y pantalla tramo M-08 | 2026-06-12 | 2026-07-10 | 2026-07-15 | 28 | 27.6 | 41.2 | 149.3 | TREMIE | 28 | TREMIE-28-28 | 2026-10-22 | NUEVO | 2026-10-22 | 28 | 13.6
28229 - PIAZZA PPTO C | P-167 | Tremie 1" | Concreto | Zonas comunes pilote kely #115 y pilote lely #113 y pantalla tramo M-08 | 2026-06-12 | 2026-06-26 | 2026-07-01 | 14 | 27.6 | 34.2 | 123.9 | TREMIE | 28 | TREMIE-28-14 | 2026-10-22 | NUEVO | 2026-10-22 | 19.79 | 6.6
28229 - PIAZZA PPTO C | P-167 | Tremie 1" | Concreto | Zonas comunes pilote kely #115 y pilote lely #113 y pantalla tramo M-08 | 2026-06-12 | 2026-06-26 | 2026-07-01 | 14 | 27.6 | 33.8 | 122.5 | TREMIE | 28 | TREMIE-28-14 | 2026-10-22 | NUEVO | 2026-10-22 | 19.79 | 6.2
28229 - PIAZZA PPTO C | P-167 | Tremie 1" | Concreto | Zonas comunes pilote kely #115 y pilote lely #113 y pantalla tramo M-08 | 2026-06-12 | 2026-06-19 | 2026-06-22 | 7 | 27.6 | 28.8 | 104.3 | TREMIE | 28 | TREMIE-28-7 | 2026-10-22 | NUEVO | 2026-10-22 | 15.68 | 1.2
28229 - PIAZZA PPTO C | P-167 | Tremie 1" | Concreto | Zonas comunes pilote kely #115 y pilote lely #113 y pantalla tramo M-08 | 2026-06-12 | 2026-06-19 | 2026-06-22 | 7 | 27.6 | 28.6 | 103.6 | TREMIE | 28 | TREMIE-28-7 | 2026-10-22 | NUEVO | 2026-10-22 | 15.68 | 1
28229 - PIAZZA PPTO C | P-167 | Tremie 1" | Concreto | Zonas comunes pilote kely #115 y pilote lely #113 y pantalla tramo M-08 | 2026-06-12 | 2026-06-15 | 2026-06-18 | 3 | 27.6 | 24.7 | 89.5 | TREMIE | 28 | TREMIE-28-3 | 2026-10-22 | NUEVO | 2026-10-22 | 8.4 | -2.9
28229 - PIAZZA PPTO C | P-167 | Tremie 1" | Concreto | Zonas comunes pilote kely #115 y pilote lely #113 y pantalla tramo M-08 | 2026-06-12 | 2026-06-15 | 2026-06-18 | 3 | 27.6 | 24.3 | 88 | TREMIE | 28 | TREMIE-28-3 | 2026-10-22 | NUEVO | 2026-10-22 | 8.4 | -3.3
28229 - PIAZZA PPTO C | P-177 | Tremie 1" | Concreto | Plazoleta pantalla tramo H-16 y pilote kelly zonas comunes #43 | 2026-06-22 | 2026-07-20 | 2026-07-22 | 28 | 27.6 | 34.1 | 123.6 | TREMIE | 28 | TREMIE-28-28 | 2026-10-22 | NUEVO | 2026-10-22 | 28 | 6.5
28229 - PIAZZA PPTO C | P-177 | Tremie 1" | Concreto | Plazoleta pantalla tramo H-16 y pilote kelly zonas comunes #43 | 2026-06-22 | 2026-07-20 | 2026-07-22 | 28 | 27.6 | 35 | 126.8 | TREMIE | 28 | TREMIE-28-28 | 2026-10-22 | NUEVO | 2026-10-22 | 28 | 7.4
28229 - PIAZZA PPTO C | P-177 | Tremie 1" | Concreto | Plazoleta pantalla tramo H-16 y pilote kelly zonas comunes #43 | 2026-06-22 | 2026-07-20 | 2026-07-22 | 28 | 27.6 | 34.7 | 125.7 | TREMIE | 28 | TREMIE-28-28 | 2026-10-22 | NUEVO | 2026-10-22 | 28 | 7.1
28229 - PIAZZA PPTO C | P-177 | Tremie 1" | Concreto | Plazoleta pantalla tramo H-16 y pilote kelly zonas comunes #43 | 2026-06-22 | 2026-07-06 | 2026-07-07 | 14 | 27.6 | 29.3 | 106.2 | TREMIE | 28 | TREMIE-28-14 | 2026-10-22 | NUEVO | 2026-10-22 | 19.79 | 1.7
28229 - PIAZZA PPTO C | P-177 | Tremie 1" | Concreto | Plazoleta pantalla tramo H-16 y pilote kelly zonas comunes #43 | 2026-06-22 | 2026-07-06 | 2026-07-07 | 14 | 27.6 | 28.4 | 102.9 | TREMIE | 28 | TREMIE-28-14 | 2026-10-22 | NUEVO | 2026-10-22 | 19.79 | 0.8
28229 - PIAZZA PPTO C | P-177 | Tremie 1" | Concreto | Plazoleta pantalla tramo H-16 y pilote kelly zonas comunes #43 | 2026-06-22 | 2026-06-29 | 2026-07-01 | 7 | 27.6 | 24.8 | 89.9 | TREMIE | 28 | TREMIE-28-7 | 2026-10-22 | NUEVO | 2026-10-22 | 15.68 | -2.8
28229 - PIAZZA PPTO C | P-177 | Tremie 1" | Concreto | Plazoleta pantalla tramo H-16 y pilote kelly zonas comunes #43 | 2026-06-22 | 2026-06-29 | 2026-07-01 | 7 | 27.6 | 25.2 | 91.3 | TREMIE | 28 | TREMIE-28-7 | 2026-10-22 | NUEVO | 2026-10-22 | 15.68 | -2.4
28229 - PIAZZA PPTO C | P-177 | Tremie 1" | Concreto | Plazoleta pantalla tramo H-16 y pilote kelly zonas comunes #43 | 2026-06-22 | 2026-06-25 | 2026-07-01 | 3 | 27.6 | 19.4 | 70.3 | TREMIE | 28 | TREMIE-28-3 | 2026-10-22 | NUEVO | 2026-10-22 | 8.4 | -8.2
28229 - PIAZZA PPTO C | P-177 | Tremie 1" | Concreto | Plazoleta pantalla tramo H-16 y pilote kelly zonas comunes #43 | 2026-06-22 | 2026-06-25 | 2026-07-01 | 3 | 27.6 | 19.1 | 69.2 | TREMIE | 28 | TREMIE-28-3 | 2026-10-22 | NUEVO | 2026-10-22 | 8.4 | -8.5
28229 - PIAZZA PPTO C | P-178 | Tremie 1" | Concreto | Pilote kelly zonas comunes #112 y pantalla tramo M-10 plazoleta | 2026-06-23 | 2026-07-21 | 2026-07-22 | 28 | 27.6 | 36.4 | 131.9 | TREMIE | 28 | TREMIE-28-28 | 2026-10-22 | NUEVO | 2026-10-22 | 28 | 8.8
28229 - PIAZZA PPTO C | P-178 | Tremie 1" | Concreto | Pilote kelly zonas comunes #112 y pantalla tramo M-10 plazoleta | 2026-06-23 | 2026-07-21 | 2026-07-22 | 28 | 27.6 | 35.6 | 129 | TREMIE | 28 | TREMIE-28-28 | 2026-10-22 | NUEVO | 2026-10-22 | 28 | 8
28229 - PIAZZA PPTO C | P-178 | Tremie 1" | Concreto | Pilote kelly zonas comunes #112 y pantalla tramo M-10 plazoleta | 2026-06-23 | 2026-07-21 | 2026-07-22 | 28 | 27.6 | 36 | 130.4 | TREMIE | 28 | TREMIE-28-28 | 2026-10-22 | NUEVO | 2026-10-22 | 28 | 8.4
28229 - PIAZZA PPTO C | P-178 | Tremie 1" | Concreto | Pilote kelly zonas comunes #112 y pantalla tramo M-10 plazoleta | 2026-06-23 | 2026-07-07 | 2026-07-07 | 14 | 27.6 | 30.1 | 109.1 | TREMIE | 28 | TREMIE-28-14 | 2026-10-22 | NUEVO | 2026-10-22 | 19.79 | 2.5
28229 - PIAZZA PPTO C | P-178 | Tremie 1" | Concreto | Pilote kelly zonas comunes #112 y pantalla tramo M-10 plazoleta | 2026-06-23 | 2026-07-07 | 2026-07-07 | 14 | 27.6 | 28.8 | 104.3 | TREMIE | 28 | TREMIE-28-14 | 2026-10-22 | NUEVO | 2026-10-22 | 19.79 | 1.2
28229 - PIAZZA PPTO C | P-178 | Tremie 1" | Concreto | Pilote kelly zonas comunes #112 y pantalla tramo M-10 plazoleta | 2026-06-23 | 2026-06-30 | 2026-07-01 | 7 | 27.6 | 24.9 | 90.2 | TREMIE | 28 | TREMIE-28-7 | 2026-10-22 | NUEVO | 2026-10-22 | 15.68 | -2.7
28229 - PIAZZA PPTO C | P-178 | Tremie 1" | Concreto | Pilote kelly zonas comunes #112 y pantalla tramo M-10 plazoleta | 2026-06-23 | 2026-06-30 | 2026-07-01 | 7 | 27.6 | 24.6 | 89.1 | TREMIE | 28 | TREMIE-28-7 | 2026-10-22 | NUEVO | 2026-10-22 | 15.68 | -3
28229 - PIAZZA PPTO C | P-178 | Tremie 1" | Concreto | Pilote kelly zonas comunes #112 y pantalla tramo M-10 plazoleta | 2026-06-23 | 2026-06-26 | 2026-07-01 | 3 | 27.6 | 17.2 | 62.3 | TREMIE | 28 | TREMIE-28-3 | 2026-10-22 | NUEVO | 2026-10-22 | 8.4 | -10.4
28229 - PIAZZA PPTO C | P-178 | Tremie 1" | Concreto | Pilote kelly zonas comunes #112 y pantalla tramo M-10 plazoleta | 2026-06-23 | 2026-06-26 | 2026-07-01 | 3 | 27.6 | 16.9 | 61.2 | TREMIE | 28 | TREMIE-28-3 | 2026-10-22 | NUEVO | 2026-10-22 | 8.4 | -10.7
28229 - PIAZZA PPTO C | P-182 | Tremie 1" | Concreto | Zonas comunes pilote kely # 122 y pantalla tramo H-17 plazoleta | 2026-06-30 | 2026-07-28 | 2026-07-28 | 28 | 27.6 | 34.1 | 123.6 | TREMIE | 28 | TREMIE-28-28 | 2026-10-22 | NUEVO | 2026-10-22 | 28 | 6.5
28229 - PIAZZA PPTO C | P-182 | Tremie 1" | Concreto | Zonas comunes pilote kely # 122 y pantalla tramo H-17 plazoleta | 2026-06-30 | 2026-07-28 | 2026-07-28 | 28 | 27.6 | 32.7 | 118.5 | TREMIE | 28 | TREMIE-28-28 | 2026-10-22 | NUEVO | 2026-10-22 | 28 | 5.1
28229 - PIAZZA PPTO C | P-182 | Tremie 1" | Concreto | Zonas comunes pilote kely # 122 y pantalla tramo H-17 plazoleta | 2026-06-30 | 2026-07-28 | 2026-07-28 | 28 | 27.6 | 33.5 | 121.4 | TREMIE | 28 | TREMIE-28-28 | 2026-10-22 | NUEVO | 2026-10-22 | 28 | 5.9
28229 - PIAZZA PPTO C | P-182 | Tremie 1" | Concreto | Zonas comunes pilote kely # 122 y pantalla tramo H-17 plazoleta | 2026-06-30 | 2026-07-14 | 2026-07-15 | 14 | 27.6 | 26.2 | 94.9 | TREMIE | 28 | TREMIE-28-14 | 2026-10-22 | NUEVO | 2026-10-22 | 19.79 | -1.4
28229 - PIAZZA PPTO C | P-182 | Tremie 1" | Concreto | Zonas comunes pilote kely # 122 y pantalla tramo H-17 plazoleta | 2026-06-30 | 2026-07-14 | 2026-07-15 | 14 | 27.6 | 25.8 | 93.5 | TREMIE | 28 | TREMIE-28-14 | 2026-10-22 | NUEVO | 2026-10-22 | 19.79 | -1.8
28229 - PIAZZA PPTO C | P-182 | Tremie 1" | Concreto | Zonas comunes pilote kely # 122 y pantalla tramo H-17 plazoleta | 2026-06-30 | 2026-07-07 | 2026-07-07 | 7 | 27.6 | 20.8 | 75.4 | TREMIE | 28 | TREMIE-28-7 | 2026-10-22 | NUEVO | 2026-10-22 | 15.68 | -6.8
28229 - PIAZZA PPTO C | P-182 | Tremie 1" | Concreto | Zonas comunes pilote kely # 122 y pantalla tramo H-17 plazoleta | 2026-06-30 | 2026-07-07 | 2026-07-07 | 7 | 27.6 | 20.6 | 74.6 | TREMIE | 28 | TREMIE-28-7 | 2026-10-22 | NUEVO | 2026-10-22 | 15.68 | -7
28229 - PIAZZA PPTO C | P-182 | Tremie 1" | Concreto | Zonas comunes pilote kely # 122 y pantalla tramo H-17 plazoleta | 2026-06-30 | 2026-07-03 | 2026-07-07 | 3 | 27.6 | 13.3 | 48.2 | TREMIE | 28 | TREMIE-28-3 | 2026-10-22 | NUEVO | 2026-10-22 | 8.4 | -14.3
28229 - PIAZZA PPTO C | P-182 | Tremie 1" | Concreto | Zonas comunes pilote kely # 122 y pantalla tramo H-17 plazoleta | 2026-06-30 | 2026-07-03 | 2026-07-07 | 3 | 27.6 | 12.8 | 46.4 | TREMIE | 28 | TREMIE-28-3 | 2026-10-22 | NUEVO | 2026-10-22 | 8.4 | -14.8
28229 - PIAZZA PPTO C | P-200 | Tremie 1" | Concreto | Pilote kelu zonas comunes # 18 | 2026-07-21 | 2026-08-18 | 2026-08-19 | 28 | 27.6 | 35.8 | 129.7 | TREMIE | 28 | TREMIE-28-28 | 2026-10-22 | NUEVO | 2026-10-22 | 28 | 8.2
28229 - PIAZZA PPTO C | P-200 | Tremie 1" | Concreto | Pilote kelu zonas comunes # 18 | 2026-07-21 | 2026-08-18 | 2026-08-19 | 28 | 27.6 | 36 | 130.4 | TREMIE | 28 | TREMIE-28-28 | 2026-10-22 | NUEVO | 2026-10-22 | 28 | 8.4
28229 - PIAZZA PPTO C | P-200 | Tremie 1" | Concreto | Pilote kelu zonas comunes # 18 | 2026-07-21 | 2026-08-18 | 2026-08-19 | 28 | 27.6 | 35.2 | 127.5 | TREMIE | 28 | TREMIE-28-28 | 2026-10-22 | NUEVO | 2026-10-22 | 28 | 7.6
28229 - PIAZZA PPTO C | P-200 | Tremie 1" | Concreto | Pilote kelu zonas comunes # 18 | 2026-07-21 | 2026-08-04 | 2026-08-04 | 14 | 27.6 | 29.6 | 107.2 | TREMIE | 28 | TREMIE-28-14 | 2026-10-22 | NUEVO | 2026-10-22 | 19.79 | 2
28229 - PIAZZA PPTO C | P-200 | Tremie 1" | Concreto | Pilote kelu zonas comunes # 18 | 2026-07-21 | 2026-08-04 | 2026-08-04 | 14 | 27.6 | 29.3 | 106.2 | TREMIE | 28 | TREMIE-28-14 | 2026-10-22 | NUEVO | 2026-10-22 | 19.79 | 1.7
28229 - PIAZZA PPTO C | P-200 | Tremie 1" | Concreto | Pilote kelu zonas comunes # 18 | 2026-07-21 | 2026-07-28 | 2026-07-28 | 7 | 27.6 | 21.4 | 77.5 | TREMIE | 28 | TREMIE-28-7 | 2026-10-22 | NUEVO | 2026-10-22 | 15.68 | -6.2
28229 - PIAZZA PPTO C | P-200 | Tremie 1" | Concreto | Pilote kelu zonas comunes # 18 | 2026-07-21 | 2026-07-28 | 2026-07-28 | 7 | 27.6 | 21.1 | 76.4 | TREMIE | 28 | TREMIE-28-7 | 2026-10-22 | NUEVO | 2026-10-22 | 15.68 | -6.5
28229 - PIAZZA PPTO C | P-200 | Tremie 1" | Concreto | Pilote kelu zonas comunes # 18 | 2026-07-21 | 2026-07-24 | 2026-07-27 | 3 | 27.6 | 14.6 | 52.9 | TREMIE | 28 | TREMIE-28-3 | 2026-10-22 | NUEVO | 2026-10-22 | 8.4 | -13
28229 - PIAZZA PPTO C | P-200 | Tremie 1" | Concreto | Pilote kelu zonas comunes # 18 | 2026-07-21 | 2026-07-24 | 2026-07-27 | 3 | 27.6 | 14 | 50.7 | TREMIE | 28 | TREMIE-28-3 | 2026-10-22 | NUEVO | 2026-10-22 | 8.4 | -13.6
28229 - PIAZZA PPTO C | P-203 | Tremie 1/2" | Concreto | Pilote Kelly torre 3 #324 y pilote Kelly #302 | 2026-07-27 | 2026-08-24 | 2026-08-25 | 28 | 34.5 | 45.3 | 131.3 | TREMIE | 41 | TREMIE-41-28 | 2026-10-22 | NUEVO | 2026-10-22 |  | 10.8
28229 - PIAZZA PPTO C | P-203 | Tremie 1/2" | Concreto | Pilote Kelly torre 3 #324 y pilote Kelly #302 | 2026-07-27 | 2026-08-24 | 2026-08-25 | 28 | 34.5 | 43.4 | 125.8 | TREMIE | 41 | TREMIE-41-28 | 2026-10-22 | NUEVO | 2026-10-22 |  | 8.9
28229 - PIAZZA PPTO C | P-203 | Tremie 1/2" | Concreto | Pilote Kelly torre 3 #324 y pilote Kelly #302 | 2026-07-27 | 2026-08-24 | 2026-08-25 | 28 | 34.5 | 44.4 | 128.7 | TREMIE | 41 | TREMIE-41-28 | 2026-10-22 | NUEVO | 2026-10-22 |  | 9.9
28229 - PIAZZA PPTO C | P-203 | Tremie 1/2" | Concreto | Pilote Kelly torre 3 #324 y pilote Kelly #302 | 2026-07-27 | 2026-08-10 | 2026-08-11 | 14 | 34.5 | 37.2 | 107.8 | TREMIE | 41 | TREMIE-41-14 | 2026-10-22 | NUEVO | 2026-10-22 |  | 2.7
28229 - PIAZZA PPTO C | P-203 | Tremie 1/2" | Concreto | Pilote Kelly torre 3 #324 y pilote Kelly #302 | 2026-07-27 | 2026-08-10 | 2026-08-11 | 14 | 34.5 | 38.1 | 110.4 | TREMIE | 41 | TREMIE-41-14 | 2026-10-22 | NUEVO | 2026-10-22 |  | 3.6
28229 - PIAZZA PPTO C | P-203 | Tremie 1/2" | Concreto | Pilote Kelly torre 3 #324 y pilote Kelly #302 | 2026-07-27 | 2026-08-03 | 2026-08-04 | 7 | 34.5 | 32.2 | 93.3 | TREMIE | 41 | TREMIE-41-7 | 2026-10-22 | NUEVO | 2026-10-22 |  | -2.3
28229 - PIAZZA PPTO C | P-203 | Tremie 1/2" | Concreto | Pilote Kelly torre 3 #324 y pilote Kelly #302 | 2026-07-27 | 2026-08-03 | 2026-08-04 | 7 | 34.5 | 31.9 | 92.5 | TREMIE | 41 | TREMIE-41-7 | 2026-10-22 | NUEVO | 2026-10-22 |  | -2.6
28229 - PIAZZA PPTO C | P-203 | Tremie 1/2" | Concreto | Pilote Kelly torre 3 #324 y pilote Kelly #302 | 2026-07-27 | 2026-07-30 | 2026-08-03 | 3 | 34.5 | 18 | 52.2 | TREMIE | 41 | TREMIE-41-3 | 2026-10-22 | NUEVO | 2026-10-22 |  | -16.5
28229 - PIAZZA PPTO C | P-203 | Tremie 1/2" | Concreto | Pilote Kelly torre 3 #324 y pilote Kelly #302 | 2026-07-27 | 2026-07-30 | 2026-08-03 | 3 | 34.5 | 17.7 | 51.3 | TREMIE | 41 | TREMIE-41-3 | 2026-10-22 | NUEVO | 2026-10-22 |  | -16.8
28229 - PIAZZA PPTO C | P-204 | Tremie 1/2" | Concreto | Pilote Kelly torre 3 #311 | 2026-07-28 | 2026-08-25 | 2026-08-25 | 28 | 34.5 | 52.3 | 151.6 | TREMIE | 41 | TREMIE-41-28 | 2026-10-22 | NUEVO | 2026-10-22 |  | 17.8
28229 - PIAZZA PPTO C | P-204 | Tremie 1/2" | Concreto | Pilote Kelly torre 3 #311 | 2026-07-28 | 2026-08-25 | 2026-08-25 | 28 | 34.5 | 50.5 | 146.4 | TREMIE | 41 | TREMIE-41-28 | 2026-10-22 | NUEVO | 2026-10-22 |  | 16
28229 - PIAZZA PPTO C | P-204 | Tremie 1/2" | Concreto | Pilote Kelly torre 3 #311 | 2026-07-28 | 2026-08-25 | 2026-08-25 | 28 | 34.5 | 51.7 | 149.9 | TREMIE | 41 | TREMIE-41-28 | 2026-10-22 | NUEVO | 2026-10-22 |  | 17.2
28229 - PIAZZA PPTO C | P-204 | Tremie 1/2" | Concreto | Pilote Kelly torre 3 #311 | 2026-07-28 | 2026-08-11 | 2026-08-11 | 14 | 34.5 | 43.7 | 126.7 | TREMIE | 41 | TREMIE-41-14 | 2026-10-22 | NUEVO | 2026-10-22 |  | 9.2
28229 - PIAZZA PPTO C | P-204 | Tremie 1/2" | Concreto | Pilote Kelly torre 3 #311 | 2026-07-28 | 2026-08-11 | 2026-08-11 | 14 | 34.5 | 43.4 | 125.8 | TREMIE | 41 | TREMIE-41-14 | 2026-10-22 | NUEVO | 2026-10-22 |  | 8.9
28229 - PIAZZA PPTO C | P-204 | Tremie 1/2" | Concreto | Pilote Kelly torre 3 #311 | 2026-07-28 | 2026-08-04 | 2026-08-04 | 7 | 34.5 | 36.6 | 106.1 | TREMIE | 41 | TREMIE-41-7 | 2026-10-22 | NUEVO | 2026-10-22 |  | 2.1
28229 - PIAZZA PPTO C | P-204 | Tremie 1/2" | Concreto | Pilote Kelly torre 3 #311 | 2026-07-28 | 2026-08-04 | 2026-08-04 | 7 | 34.5 | 36.4 | 105.5 | TREMIE | 41 | TREMIE-41-7 | 2026-10-22 | NUEVO | 2026-10-22 |  | 1.9
28229 - PIAZZA PPTO C | P-204 | Tremie 1/2" | Concreto | Pilote Kelly torre 3 #311 | 2026-07-28 | 2026-07-31 | 2026-08-03 | 3 | 34.5 | 18.9 | 54.8 | TREMIE | 41 | TREMIE-41-3 | 2026-10-22 | NUEVO | 2026-10-22 |  | -15.6
28229 - PIAZZA PPTO C | P-204 | Tremie 1/2" | Concreto | Pilote Kelly torre 3 #311 | 2026-07-28 | 2026-07-31 | 2026-08-03 | 3 | 34.5 | 19 | 55.1 | TREMIE | 41 | TREMIE-41-3 | 2026-10-22 | NUEVO | 2026-10-22 |  | -15.5
28229 - PIAZZA PPTO C | P-205 | Tremie 1/2" | Concreto | Pilote Kelly torre 3 #320 | 2026-07-28 | 2026-08-25 | 2026-08-25 | 28 | 34.5 | 55.4 | 160.6 | TREMIE | 41 | TREMIE-41-28 | 2026-10-22 | NUEVO | 2026-10-22 |  | 20.9
28229 - PIAZZA PPTO C | P-205 | Tremie 1/2" | Concreto | Pilote Kelly torre 3 #320 | 2026-07-28 | 2026-08-25 | 2026-08-25 | 28 | 34.5 | 53.6 | 155.4 | TREMIE | 41 | TREMIE-41-28 | 2026-10-22 | NUEVO | 2026-10-22 |  | 19.1
28229 - PIAZZA PPTO C | P-205 | Tremie 1/2" | Concreto | Pilote Kelly torre 3 #320 | 2026-07-28 | 2026-08-25 | 2026-08-25 | 28 | 34.5 | 54.6 | 158.3 | TREMIE | 41 | TREMIE-41-28 | 2026-10-22 | NUEVO | 2026-10-22 |  | 20.1
28229 - PIAZZA PPTO C | P-205 | Tremie 1/2" | Concreto | Pilote Kelly torre 3 #320 | 2026-07-28 | 2026-08-11 | 2026-08-11 | 14 | 34.5 | 45.6 | 132.2 | TREMIE | 41 | TREMIE-41-14 | 2026-10-22 | NUEVO | 2026-10-22 |  | 11.1
28229 - PIAZZA PPTO C | P-205 | Tremie 1/2" | Concreto | Pilote Kelly torre 3 #320 | 2026-07-28 | 2026-08-11 | 2026-08-11 | 14 | 34.5 | 45.2 | 131 | TREMIE | 41 | TREMIE-41-14 | 2026-10-22 | NUEVO | 2026-10-22 |  | 10.7
28229 - PIAZZA PPTO C | P-205 | Tremie 1/2" | Concreto | Pilote Kelly torre 3 #320 | 2026-07-28 | 2026-08-04 | 2026-08-04 | 7 | 34.5 | 32.4 | 93.9 | TREMIE | 41 | TREMIE-41-7 | 2026-10-22 | NUEVO | 2026-10-22 |  | -2.1
28229 - PIAZZA PPTO C | P-205 | Tremie 1/2" | Concreto | Pilote Kelly torre 3 #320 | 2026-07-28 | 2026-08-04 | 2026-08-04 | 7 | 34.5 | 32.8 | 95.1 | TREMIE | 41 | TREMIE-41-7 | 2026-10-22 | NUEVO | 2026-10-22 |  | -1.7
28229 - PIAZZA PPTO C | P-205 | Tremie 1/2" | Concreto | Pilote Kelly torre 3 #320 | 2026-07-28 | 2026-07-31 | 2026-08-03 | 3 | 34.5 | 19.9 | 57.7 | TREMIE | 41 | TREMIE-41-3 | 2026-10-22 | NUEVO | 2026-10-22 |  | -14.6
28229 - PIAZZA PPTO C | P-205 | Tremie 1/2" | Concreto | Pilote Kelly torre 3 #320 | 2026-07-28 | 2026-07-31 | 2026-08-03 | 3 | 34.5 | 20 | 58 | TREMIE | 41 | TREMIE-41-3 | 2026-10-22 | NUEVO | 2026-10-22 |  | -14.5
28229 - PIAZZA PPTO C | P-206 | Tremie 1/2" | Concreto | Pilote Kelly torre 3 #326 | 2026-07-29 | 2026-08-26 | 2026-08-27 | 28 | 34.5 | 43.5 | 126.1 | TREMIE | 41 | TREMIE-41-28 | 2026-10-22 | NUEVO | 2026-10-22 |  | 9
28229 - PIAZZA PPTO C | P-206 | Tremie 1/2" | Concreto | Pilote Kelly torre 3 #326 | 2026-07-29 | 2026-08-26 | 2026-08-27 | 28 | 34.5 | 43.3 | 125.5 | TREMIE | 41 | TREMIE-41-28 | 2026-10-22 | NUEVO | 2026-10-22 |  | 8.8
28229 - PIAZZA PPTO C | P-206 | Tremie 1/2" | Concreto | Pilote Kelly torre 3 #326 | 2026-07-29 | 2026-08-26 | 2026-08-27 | 28 | 34.5 | 44 | 127.5 | TREMIE | 41 | TREMIE-41-28 | 2026-10-22 | NUEVO | 2026-10-22 |  | 9.5
28229 - PIAZZA PPTO C | P-206 | Tremie 1/2" | Concreto | Pilote Kelly torre 3 #326 | 2026-07-29 | 2026-08-12 | 2026-08-13 | 14 | 34.5 | 36.6 | 106.1 | TREMIE | 41 | TREMIE-41-14 | 2026-10-22 | NUEVO | 2026-10-22 |  | 2.1
28229 - PIAZZA PPTO C | P-206 | Tremie 1/2" | Concreto | Pilote Kelly torre 3 #326 | 2026-07-29 | 2026-08-12 | 2026-08-13 | 14 | 34.5 | 36 | 104.3 | TREMIE | 41 | TREMIE-41-14 | 2026-10-22 | NUEVO | 2026-10-22 |  | 1.5
28229 - PIAZZA PPTO C | P-206 | Tremie 1/2" | Concreto | Pilote Kelly torre 3 #326 | 2026-07-29 | 2026-08-05 | 2026-08-06 | 7 | 34.5 | 30 | 87 | TREMIE | 41 | TREMIE-41-7 | 2026-10-22 | NUEVO | 2026-10-22 |  | -4.5
28229 - PIAZZA PPTO C | P-206 | Tremie 1/2" | Concreto | Pilote Kelly torre 3 #326 | 2026-07-29 | 2026-08-05 | 2026-08-06 | 7 | 34.5 | 29.8 | 86.4 | TREMIE | 41 | TREMIE-41-7 | 2026-10-22 | NUEVO | 2026-10-22 |  | -4.7
28229 - PIAZZA PPTO C | P-206 | Tremie 1/2" | Concreto | Pilote Kelly torre 3 #326 | 2026-07-29 | 2026-08-01 | 2026-08-03 | 3 | 34.5 | 20.8 | 60.3 | TREMIE | 41 | TREMIE-41-3 | 2026-10-22 | NUEVO | 2026-10-22 |  | -13.7
28229 - PIAZZA PPTO C | P-206 | Tremie 1/2" | Concreto | Pilote Kelly torre 3 #326 | 2026-07-29 | 2026-08-01 | 2026-08-03 | 3 | 34.5 | 20.3 | 58.8 | TREMIE | 41 | TREMIE-41-3 | 2026-10-22 | NUEVO | 2026-10-22 |  | -14.2
28229 - PIAZZA PPTO C | P-209 | Tremie 1/2" | Concreto | Pilote Kely torre 3 #328 | 2026-07-30 | 2026-08-27 | 2026-08-27 | 28 | 34.5 | 48.7 | 141.2 | TREMIE | 41 | TREMIE-41-28 | 2026-10-22 | NUEVO | 2026-10-22 |  | 14.2
28229 - PIAZZA PPTO C | P-209 | Tremie 1/2" | Concreto | Pilote Kely torre 3 #328 | 2026-07-30 | 2026-08-27 | 2026-08-27 | 28 | 34.5 | 49.5 | 143.5 | TREMIE | 41 | TREMIE-41-28 | 2026-10-22 | NUEVO | 2026-10-22 |  | 15
28229 - PIAZZA PPTO C | P-209 | Tremie 1/2" | Concreto | Pilote Kely torre 3 #328 | 2026-07-30 | 2026-08-27 | 2026-08-27 | 28 | 34.5 | 50.2 | 145.5 | TREMIE | 41 | TREMIE-41-28 | 2026-10-22 | NUEVO | 2026-10-22 |  | 15.7
28229 - PIAZZA PPTO C | P-209 | Tremie 1/2" | Concreto | Pilote Kely torre 3 #328 | 2026-07-30 | 2026-08-13 | 2026-08-13 | 14 | 34.5 | 41.2 | 119.4 | TREMIE | 41 | TREMIE-41-14 | 2026-10-22 | NUEVO | 2026-10-22 |  | 6.7
28229 - PIAZZA PPTO C | P-209 | Tremie 1/2" | Concreto | Pilote Kely torre 3 #328 | 2026-07-30 | 2026-08-13 | 2026-08-13 | 14 | 34.5 | 40.7 | 118 | TREMIE | 41 | TREMIE-41-14 | 2026-10-22 | NUEVO | 2026-10-22 |  | 6.2
28229 - PIAZZA PPTO C | P-209 | Tremie 1/2" | Concreto | Pilote Kely torre 3 #328 | 2026-07-30 | 2026-08-06 | 2026-08-11 | 7 | 34.5 | 34.4 | 99.7 | TREMIE | 41 | TREMIE-41-7 | 2026-10-22 | NUEVO | 2026-10-22 |  | -0.1
28229 - PIAZZA PPTO C | P-209 | Tremie 1/2" | Concreto | Pilote Kely torre 3 #328 | 2026-07-30 | 2026-08-06 | 2026-08-11 | 7 | 34.5 | 34.8 | 100.9 | TREMIE | 41 | TREMIE-41-7 | 2026-10-22 | NUEVO | 2026-10-22 |  | 0.3
28229 - PIAZZA PPTO C | P-209 | Tremie 1/2" | Concreto | Pilote Kely torre 3 #328 | 2026-07-30 | 2026-08-04 | 2026-08-11 | 5 | 34.5 | 30 | 87 | TREMIE | 41 | TREMIE-41-5 | 2026-10-22 | NUEVO | 2026-10-22 |  | -4.5
28229 - PIAZZA PPTO C | P-209 | Tremie 1/2" | Concreto | Pilote Kely torre 3 #328 | 2026-07-30 | 2026-08-04 | 2026-08-11 | 5 | 34.5 | 29.4 | 85.2 | TREMIE | 41 | TREMIE-41-5 | 2026-10-22 | NUEVO | 2026-10-22 |  | -5.1
28229 - PIAZZA PPTO C | P-210 | Tremie 1/2" | Concreto | Pilote Kely torre 3 #322 y pilote Kely #327 | 2026-07-31 | 2026-08-28 | 2026-08-28 | 28 | 34.5 | 43.8 | 127 | TREMIE | 41 | TREMIE-41-28 | 2026-10-22 | NUEVO | 2026-10-22 |  | 9.3
28229 - PIAZZA PPTO C | P-210 | Tremie 1/2" | Concreto | Pilote Kely torre 3 #322 y pilote Kely #327 | 2026-07-31 | 2026-08-28 | 2026-08-28 | 28 | 34.5 | 43.5 | 126.1 | TREMIE | 41 | TREMIE-41-28 | 2026-10-22 | NUEVO | 2026-10-22 |  | 9
28229 - PIAZZA PPTO C | P-210 | Tremie 1/2" | Concreto | Pilote Kely torre 3 #322 y pilote Kely #327 | 2026-07-31 | 2026-08-28 | 2026-08-28 | 28 | 34.5 | 42.9 | 124.3 | TREMIE | 41 | TREMIE-41-28 | 2026-10-22 | NUEVO | 2026-10-22 |  | 8.4
28229 - PIAZZA PPTO C | P-210 | Tremie 1/2" | Concreto | Pilote Kely torre 3 #322 y pilote Kely #327 | 2026-07-31 | 2026-08-14 | 2026-08-19 | 14 | 34.5 | 35.1 | 101.7 | TREMIE | 41 | TREMIE-41-14 | 2026-10-22 | NUEVO | 2026-10-22 |  | 0.6
28229 - PIAZZA PPTO C | P-210 | Tremie 1/2" | Concreto | Pilote Kely torre 3 #322 y pilote Kely #327 | 2026-07-31 | 2026-08-14 | 2026-08-19 | 14 | 34.5 | 36.1 | 104.6 | TREMIE | 41 | TREMIE-41-14 | 2026-10-22 | NUEVO | 2026-10-22 |  | 1.6
28229 - PIAZZA PPTO C | P-210 | Tremie 1/2" | Concreto | Pilote Kely torre 3 #322 y pilote Kely #327 | 2026-07-31 | 2026-08-07 | 2026-08-11 | 7 | 34.5 | 31.4 | 91 | TREMIE | 41 | TREMIE-41-7 | 2026-10-22 | NUEVO | 2026-10-22 |  | -3.1
28229 - PIAZZA PPTO C | P-210 | Tremie 1/2" | Concreto | Pilote Kely torre 3 #322 y pilote Kely #327 | 2026-07-31 | 2026-08-07 | 2026-08-11 | 7 | 34.5 | 31.1 | 90.1 | TREMIE | 41 | TREMIE-41-7 | 2026-10-22 | NUEVO | 2026-10-22 |  | -3.4
28229 - PIAZZA PPTO C | P-210 | Tremie 1/2" | Concreto | Pilote Kely torre 3 #322 y pilote Kely #327 | 2026-07-31 | 2026-08-04 | 2026-08-11 | 4 | 34.5 | 26.9 | 78 | TREMIE | 41 | TREMIE-41-4 | 2026-10-22 | NUEVO | 2026-10-22 |  | -7.6
28229 - PIAZZA PPTO C | P-210 | Tremie 1/2" | Concreto | Pilote Kely torre 3 #322 y pilote Kely #327 | 2026-07-31 | 2026-08-04 | 2026-08-11 | 4 | 34.5 | 26.8 | 77.7 | TREMIE | 41 | TREMIE-41-4 | 2026-10-22 | NUEVO | 2026-10-22 |  | -7.7
28229 - PIAZZA PPTO C | P-216 | Tremie 1 / 2" | Concreto | Pilote kely torre 3 # 265 pilote kely #268 | 2026-08-06 | 2026-09-03 | 2026-09-11 | 28 | 34.5 | 47.4 | 137.4 | TREMIE | 41 | TREMIE-41-28 | 2026-10-22 | NUEVO | 2026-10-22 |  | 12.9
28229 - PIAZZA PPTO C | P-216 | Tremie 1 / 2" | Concreto | Pilote kely torre 3 # 265 pilote kely #268 | 2026-08-06 | 2026-09-03 | 2026-09-11 | 28 | 34.5 | 46.2 | 133.9 | TREMIE | 41 | TREMIE-41-28 | 2026-10-22 | NUEVO | 2026-10-22 |  | 11.7
28229 - PIAZZA PPTO C | P-216 | Tremie 1 / 2" | Concreto | Pilote kely torre 3 # 265 pilote kely #268 | 2026-08-06 | 2026-09-03 | 2026-09-11 | 28 | 34.5 | 48 | 139.1 | TREMIE | 41 | TREMIE-41-28 | 2026-10-22 | NUEVO | 2026-10-22 |  | 13.5
28229 - PIAZZA PPTO C | P-216 | Tremie 1 / 2" | Concreto | Pilote kely torre 3 # 265 pilote kely #268 | 2026-08-06 | 2026-08-20 | 2026-08-21 | 14 | 34.5 | 40.3 | 116.8 | TREMIE | 41 | TREMIE-41-14 | 2026-10-22 | NUEVO | 2026-10-22 |  | 5.8
28229 - PIAZZA PPTO C | P-216 | Tremie 1 / 2" | Concreto | Pilote kely torre 3 # 265 pilote kely #268 | 2026-08-06 | 2026-08-20 | 2026-08-21 | 14 | 34.5 | 40.8 | 118.3 | TREMIE | 41 | TREMIE-41-14 | 2026-10-22 | NUEVO | 2026-10-22 |  | 6.3
28229 - PIAZZA PPTO C | P-216 | Tremie 1 / 2" | Concreto | Pilote kely torre 3 # 265 pilote kely #268 | 2026-08-06 | 2026-08-13 | 2026-08-19 | 7 | 34.5 | 32.5 | 94.2 | TREMIE | 41 | TREMIE-41-7 | 2026-10-22 | NUEVO | 2026-10-22 |  | -2
28229 - PIAZZA PPTO C | P-216 | Tremie 1 / 2" | Concreto | Pilote kely torre 3 # 265 pilote kely #268 | 2026-08-06 | 2026-08-13 | 2026-08-19 | 7 | 34.5 | 33.6 | 97.4 | TREMIE | 41 | TREMIE-41-7 | 2026-10-22 | NUEVO | 2026-10-22 |  | -0.9
28229 - PIAZZA PPTO C | P-216 | Tremie 1 / 2" | Concreto | Pilote kely torre 3 # 265 pilote kely #268 | 2026-08-06 | 2026-08-11 | 2026-08-13 | 5 | 34.5 | 25.1 | 72.8 | TREMIE | 41 | TREMIE-41-5 | 2026-10-22 | NUEVO | 2026-10-22 |  | -9.4
28229 - PIAZZA PPTO C | P-216 | Tremie 1 / 2" | Concreto | Pilote kely torre 3 # 265 pilote kely #268 | 2026-08-06 | 2026-08-11 | 2026-08-13 | 5 | 34.5 | 25.3 | 73.3 | TREMIE | 41 | TREMIE-41-5 | 2026-10-22 | NUEVO | 2026-10-22 |  | -9.2
28229 - PIAZZA PPTO C | P-224 | Tremie 1/2" | Concreto | Pilote kely torre 3 #298 | 2026-08-18 | 2026-09-15 | 2026-09-16 | 28 | 34.5 | 38.5 | 111.6 | TREMIE | 41 | TREMIE-41-28 | 2026-10-22 | NUEVO | 2026-10-22 |  | 4
28229 - PIAZZA PPTO C | P-224 | Tremie 1/2" | Concreto | Pilote kely torre 3 #298 | 2026-08-18 | 2026-09-15 | 2026-09-16 | 28 | 34.5 | 38.9 | 112.8 | TREMIE | 41 | TREMIE-41-28 | 2026-10-22 | NUEVO | 2026-10-22 |  | 4.4
28229 - PIAZZA PPTO C | P-224 | Tremie 1/2" | Concreto | Pilote kely torre 3 #298 | 2026-08-18 | 2026-09-15 | 2026-09-16 | 28 | 34.5 | 37.7 | 109.3 | TREMIE | 41 | TREMIE-41-28 | 2026-10-22 | NUEVO | 2026-10-22 |  | 3.2
28229 - PIAZZA PPTO C | P-224 | Tremie 1/2" | Concreto | Pilote kely torre 3 #298 | 2026-08-18 | 2026-09-01 | 2026-09-02 | 14 | 34.5 | 33.3 | 96.5 | TREMIE | 41 | TREMIE-41-14 | 2026-10-22 | NUEVO | 2026-10-22 |  | -1.2
28229 - PIAZZA PPTO C | P-224 | Tremie 1/2" | Concreto | Pilote kely torre 3 #298 | 2026-08-18 | 2026-09-01 | 2026-09-02 | 14 | 34.5 | 32.4 | 93.9 | TREMIE | 41 | TREMIE-41-14 | 2026-10-22 | NUEVO | 2026-10-22 |  | -2.1
28229 - PIAZZA PPTO C | P-224 | Tremie 1/2" | Concreto | Pilote kely torre 3 #298 | 2026-08-18 | 2026-08-25 | 2026-08-27 | 7 | 34.5 | 24.2 | 70.1 | TREMIE | 41 | TREMIE-41-7 | 2026-10-22 | NUEVO | 2026-10-22 |  | -10.3
28229 - PIAZZA PPTO C | P-224 | Tremie 1/2" | Concreto | Pilote kely torre 3 #298 | 2026-08-18 | 2026-08-25 | 2026-08-27 | 7 | 34.5 | 23.5 | 68.1 | TREMIE | 41 | TREMIE-41-7 | 2026-10-22 | NUEVO | 2026-10-22 |  | -11
28229 - PIAZZA PPTO C | P-224 | Tremie 1/2" | Concreto | Pilote kely torre 3 #298 | 2026-08-18 | 2026-08-21 | 2026-08-25 | 3 | 34.5 | 16.7 | 48.4 | TREMIE | 41 | TREMIE-41-3 | 2026-10-22 | NUEVO | 2026-10-22 |  | -17.8
28229 - PIAZZA PPTO C | P-224 | Tremie 1/2" | Concreto | Pilote kely torre 3 #298 | 2026-08-18 | 2026-08-21 | 2026-08-25 | 3 | 34.5 | 15.8 | 45.8 | TREMIE | 41 | TREMIE-41-3 | 2026-10-22 | NUEVO | 2026-10-22 |  | -18.7
28229 - PIAZZA PPTO C | P-225 | Tremie 1/2" | Concreto | Pilote kely torre 3 #310 | 2026-08-18 | 2026-09-15 | 2026-09-16 | 28 | 34.5 | 44 | 127.5 | TREMIE | 41 | TREMIE-41-28 | 2026-10-22 | NUEVO | 2026-10-22 |  | 9.5
28229 - PIAZZA PPTO C | P-225 | Tremie 1/2" | Concreto | Pilote kely torre 3 #310 | 2026-08-18 | 2026-09-15 | 2026-09-16 | 28 | 34.5 | 43.7 | 126.7 | TREMIE | 41 | TREMIE-41-28 | 2026-10-22 | NUEVO | 2026-10-22 |  | 9.2
28229 - PIAZZA PPTO C | P-225 | Tremie 1/2" | Concreto | Pilote kely torre 3 #310 | 2026-08-18 | 2026-09-15 | 2026-09-16 | 28 | 34.5 | 44.2 | 128.1 | TREMIE | 41 | TREMIE-41-28 | 2026-10-22 | NUEVO | 2026-10-22 |  | 9.7
28229 - PIAZZA PPTO C | P-225 | Tremie 1/2" | Concreto | Pilote kely torre 3 #310 | 2026-08-18 | 2026-09-01 | 2026-09-02 | 14 | 34.5 | 36.5 | 105.8 | TREMIE | 41 | TREMIE-41-14 | 2026-10-22 | NUEVO | 2026-10-22 |  | 2
28229 - PIAZZA PPTO C | P-225 | Tremie 1/2" | Concreto | Pilote kely torre 3 #310 | 2026-08-18 | 2026-09-01 | 2026-09-02 | 14 | 34.5 | 37 | 107.2 | TREMIE | 41 | TREMIE-41-14 | 2026-10-22 | NUEVO | 2026-10-22 |  | 2.5
28229 - PIAZZA PPTO C | P-225 | Tremie 1/2" | Concreto | Pilote kely torre 3 #310 | 2026-08-18 | 2026-08-25 | 2026-08-27 | 7 | 34.5 | 31.5 | 91.3 | TREMIE | 41 | TREMIE-41-7 | 2026-10-22 | NUEVO | 2026-10-22 |  | -3
28229 - PIAZZA PPTO C | P-225 | Tremie 1/2" | Concreto | Pilote kely torre 3 #310 | 2026-08-18 | 2026-08-25 | 2026-08-27 | 7 | 34.5 | 31.9 | 92.5 | TREMIE | 41 | TREMIE-41-7 | 2026-10-22 | NUEVO | 2026-10-22 |  | -2.6
28229 - PIAZZA PPTO C | P-225 | Tremie 1/2" | Concreto | Pilote kely torre 3 #310 | 2026-08-18 | 2026-08-21 | 2026-08-25 | 3 | 34.5 | 22.9 | 66.4 | TREMIE | 41 | TREMIE-41-3 | 2026-10-22 | NUEVO | 2026-10-22 |  | -11.6
28229 - PIAZZA PPTO C | P-225 | Tremie 1/2" | Concreto | Pilote kely torre 3 #310 | 2026-08-18 | 2026-08-21 | 2026-08-25 | 3 | 34.5 | 22.2 | 64.3 | TREMIE | 41 | TREMIE-41-3 | 2026-10-22 | NUEVO | 2026-10-22 |  | -12.3
28229 - PIAZZA PPTO C | P-232 | Tremie 1/2" | Concreto | Pilote kely torre 3#294 | 2026-08-26 | 2026-09-23 | 2026-09-25 | 28 | 34.5 | 38.9 | 112.8 | TREMIE | 41 | TREMIE-41-28 | 2026-10-22 | NUEVO | 2026-10-22 |  | 4.4
28229 - PIAZZA PPTO C | P-232 | Tremie 1/2" | Concreto | Pilote kely torre 3#294 | 2026-08-26 | 2026-09-23 | 2026-09-25 | 28 | 34.5 | 37.8 | 109.6 | TREMIE | 41 | TREMIE-41-28 | 2026-10-22 | NUEVO | 2026-10-22 |  | 3.3
28229 - PIAZZA PPTO C | P-232 | Tremie 1/2" | Concreto | Pilote kely torre 3#294 | 2026-08-26 | 2026-09-23 | 2026-09-25 | 28 | 34.5 | 38.4 | 111.3 | TREMIE | 41 | TREMIE-41-28 | 2026-10-22 | NUEVO | 2026-10-22 |  | 3.9
28229 - PIAZZA PPTO C | P-232 | Tremie 1/2" | Concreto | Pilote kely torre 3#294 | 2026-08-26 | 2026-09-09 | 2026-09-11 | 14 | 34.5 | 30.6 | 88.7 | TREMIE | 41 | TREMIE-41-14 | 2026-10-22 | NUEVO | 2026-10-22 |  | -3.9
28229 - PIAZZA PPTO C | P-232 | Tremie 1/2" | Concreto | Pilote kely torre 3#294 | 2026-08-26 | 2026-09-09 | 2026-09-11 | 14 | 34.5 | 30.9 | 89.6 | TREMIE | 41 | TREMIE-41-14 | 2026-10-22 | NUEVO | 2026-10-22 |  | -3.6
28229 - PIAZZA PPTO C | P-232 | Tremie 1/2" | Concreto | Pilote kely torre 3#294 | 2026-08-26 | 2026-09-02 | 2026-09-02 | 7 | 34.5 | 26.9 | 78 | TREMIE | 41 | TREMIE-41-7 | 2026-10-22 | NUEVO | 2026-10-22 |  | -7.6
28229 - PIAZZA PPTO C | P-232 | Tremie 1/2" | Concreto | Pilote kely torre 3#294 | 2026-08-26 | 2026-09-02 | 2026-09-02 | 7 | 34.5 | 26.4 | 76.5 | TREMIE | 41 | TREMIE-41-7 | 2026-10-22 | NUEVO | 2026-10-22 |  | -8.1
28229 - PIAZZA PPTO C | P-232 | Tremie 1/2" | Concreto | Pilote kely torre 3#294 | 2026-08-26 | 2026-09-01 | 2026-09-02 | 6 | 34.5 | 22.8 | 66.1 | TREMIE | 41 | TREMIE-41-6 | 2026-10-22 | NUEVO | 2026-10-22 |  | -11.7
28229 - PIAZZA PPTO C | P-232 | Tremie 1/2" | Concreto | Pilote kely torre 3#294 | 2026-08-26 | 2026-09-01 | 2026-09-02 | 6 | 34.5 | 22.3 | 64.6 | TREMIE | 41 | TREMIE-41-6 | 2026-10-22 | NUEVO | 2026-10-22 |  | -12.2
28229 - PIAZZA PPTO C | P-233 | Tremie 1/2" | Concreto | Pilote kely torre 3 #306 | 2026-08-26 | 2026-09-23 | 2026-09-25 | 28 | 34.5 | 39.6 | 114.8 | TREMIE | 41 | TREMIE-41-28 | 2026-10-22 | NUEVO | 2026-10-22 |  | 5.1
28229 - PIAZZA PPTO C | P-233 | Tremie 1/2" | Concreto | Pilote kely torre 3 #306 | 2026-08-26 | 2026-09-23 | 2026-09-25 | 28 | 34.5 | 38.6 | 111.9 | TREMIE | 41 | TREMIE-41-28 | 2026-10-22 | NUEVO | 2026-10-22 |  | 4.1
28229 - PIAZZA PPTO C | P-233 | Tremie 1/2" | Concreto | Pilote kely torre 3 #306 | 2026-08-26 | 2026-09-23 | 2026-09-25 | 28 | 34.5 | 39 | 113 | TREMIE | 41 | TREMIE-41-28 | 2026-10-22 | NUEVO | 2026-10-22 |  | 4.5
28229 - PIAZZA PPTO C | P-233 | Tremie 1/2" | Concreto | Pilote kely torre 3 #306 | 2026-08-26 | 2026-09-09 | 2026-09-11 | 14 | 34.5 | 32.8 | 95.1 | TREMIE | 41 | TREMIE-41-14 | 2026-10-22 | NUEVO | 2026-10-22 |  | -1.7
28229 - PIAZZA PPTO C | P-233 | Tremie 1/2" | Concreto | Pilote kely torre 3 #306 | 2026-08-26 | 2026-09-09 | 2026-09-11 | 14 | 34.5 | 33.5 | 97.1 | TREMIE | 41 | TREMIE-41-14 | 2026-10-22 | NUEVO | 2026-10-22 |  | -1
28229 - PIAZZA PPTO C | P-233 | Tremie 1/2" | Concreto | Pilote kely torre 3 #306 | 2026-08-26 | 2026-09-02 | 2026-09-02 | 7 | 34.5 | 21.1 | 61.2 | TREMIE | 41 | TREMIE-41-7 | 2026-10-22 | NUEVO | 2026-10-22 |  | -13.4
28229 - PIAZZA PPTO C | P-233 | Tremie 1/2" | Concreto | Pilote kely torre 3 #306 | 2026-08-26 | 2026-09-02 | 2026-09-02 | 7 | 34.5 | 20.9 | 60.6 | TREMIE | 41 | TREMIE-41-7 | 2026-10-22 | NUEVO | 2026-10-22 |  | -13.6
28229 - PIAZZA PPTO C | P-233 | Tremie 1/2" | Concreto | Pilote kely torre 3 #306 | 2026-08-26 | 2026-09-01 | 2026-09-02 | 6 | 34.5 | 16.3 | 47.2 | TREMIE | 41 | TREMIE-41-6 | 2026-10-22 | NUEVO | 2026-10-22 |  | -18.2
28229 - PIAZZA PPTO C | P-233 | Tremie 1/2" | Concreto | Pilote kely torre 3 #306 | 2026-08-26 | 2026-09-01 | 2026-09-02 | 6 | 34.5 | 16.1 | 46.7 | TREMIE | 41 | TREMIE-41-6 | 2026-10-22 | NUEVO | 2026-10-22 |  | -18.4
28229 - PIAZZA PPTO C | P-234 | Tremie 1/2" | Concreto | Pilote kely torre 3 #289 | 2026-08-27 | 2026-09-24 | 2026-09-25 | 28 | 34.5 | 48.1 | 139.4 | TREMIE | 41 | TREMIE-41-28 | 2026-10-22 | NUEVO | 2026-10-22 |  | 13.6
28229 - PIAZZA PPTO C | P-234 | Tremie 1/2" | Concreto | Pilote kely torre 3 #289 | 2026-08-27 | 2026-09-24 | 2026-09-25 | 28 | 34.5 | 48.8 | 141.4 | TREMIE | 41 | TREMIE-41-28 | 2026-10-22 | NUEVO | 2026-10-22 |  | 14.3
28229 - PIAZZA PPTO C | P-234 | Tremie 1/2" | Concreto | Pilote kely torre 3 #289 | 2026-08-27 | 2026-09-24 | 2026-09-25 | 28 | 34.5 | 47.3 | 137.1 | TREMIE | 41 | TREMIE-41-28 | 2026-10-22 | NUEVO | 2026-10-22 |  | 12.8
28229 - PIAZZA PPTO C | P-234 | Tremie 1/2" | Concreto | Pilote kely torre 3 #289 | 2026-08-27 | 2026-09-10 | 2026-09-11 | 14 | 34.5 | 41 | 118.8 | TREMIE | 41 | TREMIE-41-14 | 2026-10-22 | NUEVO | 2026-10-22 |  | 6.5
28229 - PIAZZA PPTO C | P-234 | Tremie 1/2" | Concreto | Pilote kely torre 3 #289 | 2026-08-27 | 2026-09-10 | 2026-09-11 | 14 | 34.5 | 39.9 | 115.7 | TREMIE | 41 | TREMIE-41-14 | 2026-10-22 | NUEVO | 2026-10-22 |  | 5.4
28229 - PIAZZA PPTO C | P-234 | Tremie 1/2" | Concreto | Pilote kely torre 3 #289 | 2026-08-27 | 2026-09-03 | 2026-09-11 | 7 | 34.5 | 29.4 | 85.2 | TREMIE | 41 | TREMIE-41-7 | 2026-10-22 | NUEVO | 2026-10-22 |  | -5.1
28229 - PIAZZA PPTO C | P-234 | Tremie 1/2" | Concreto | Pilote kely torre 3 #289 | 2026-08-27 | 2026-09-03 | 2026-09-11 | 7 | 34.5 | 29.6 | 85.8 | TREMIE | 41 | TREMIE-41-7 | 2026-10-22 | NUEVO | 2026-10-22 |  | -4.9
28229 - PIAZZA PPTO C | P-234 | Tremie 1/2" | Concreto | Pilote kely torre 3 #289 | 2026-08-27 | 2026-09-01 | 2026-09-02 | 5 | 34.5 | 24 | 69.6 | TREMIE | 41 | TREMIE-41-5 | 2026-10-22 | NUEVO | 2026-10-22 |  | -10.5
28229 - PIAZZA PPTO C | P-234 | Tremie 1/2" | Concreto | Pilote kely torre 3 #289 | 2026-08-27 | 2026-09-01 | 2026-09-02 | 5 | 34.5 | 24.6 | 71.3 | TREMIE | 41 | TREMIE-41-5 | 2026-10-22 | NUEVO | 2026-10-22 |  | -9.9
28229 - PIAZZA PPTO C | P-236 | Tremie 1/2" | Concreto | Pilote kely torre 3 #280 | 2026-08-27 | 2026-09-24 | 2026-09-25 | 28 | 34.5 | 40.7 | 118 | TREMIE | 41 | TREMIE-41-28 | 2026-10-22 | NUEVO | 2026-10-22 |  | 6.2
28229 - PIAZZA PPTO C | P-236 | Tremie 1/2" | Concreto | Pilote kely torre 3 #280 | 2026-08-27 | 2026-09-24 | 2026-09-25 | 28 | 34.5 | 40.5 | 117.4 | TREMIE | 41 | TREMIE-41-28 | 2026-10-22 | NUEVO | 2026-10-22 |  | 6
28229 - PIAZZA PPTO C | P-236 | Tremie 1/2" | Concreto | Pilote kely torre 3 #280 | 2026-08-27 | 2026-09-24 | 2026-09-25 | 28 | 34.5 | 39.4 | 114.2 | TREMIE | 41 | TREMIE-41-28 | 2026-10-22 | NUEVO | 2026-10-22 |  | 4.9
28229 - PIAZZA PPTO C | P-236 | Tremie 1/2" | Concreto | Pilote kely torre 3 #280 | 2026-08-27 | 2026-09-10 | 2026-09-11 | 14 | 34.5 | 31.8 | 92.2 | TREMIE | 41 | TREMIE-41-14 | 2026-10-22 | NUEVO | 2026-10-22 |  | -2.7
28229 - PIAZZA PPTO C | P-236 | Tremie 1/2" | Concreto | Pilote kely torre 3 #280 | 2026-08-27 | 2026-09-10 | 2026-09-11 | 14 | 34.5 | 32.2 | 93.3 | TREMIE | 41 | TREMIE-41-14 | 2026-10-22 | NUEVO | 2026-10-22 |  | -2.3
28229 - PIAZZA PPTO C | P-236 | Tremie 1/2" | Concreto | Pilote kely torre 3 #280 | 2026-08-27 | 2026-09-03 | 2026-09-11 | 7 | 34.5 | 27.9 | 80.9 | TREMIE | 41 | TREMIE-41-7 | 2026-10-22 | NUEVO | 2026-10-22 |  | -6.6
28229 - PIAZZA PPTO C | P-236 | Tremie 1/2" | Concreto | Pilote kely torre 3 #280 | 2026-08-27 | 2026-09-03 | 2026-09-11 | 7 | 34.5 | 26.9 | 78 | TREMIE | 41 | TREMIE-41-7 | 2026-10-22 | NUEVO | 2026-10-22 |  | -7.6
28229 - PIAZZA PPTO C | P-236 | Tremie 1/2" | Concreto | Pilote kely torre 3 #280 | 2026-08-27 | 2026-09-01 | 2026-09-02 | 5 | 34.5 | 21.4 | 62 | TREMIE | 41 | TREMIE-41-5 | 2026-10-22 | NUEVO | 2026-10-22 |  | -13.1
28229 - PIAZZA PPTO C | P-236 | Tremie 1/2" | Concreto | Pilote kely torre 3 #280 | 2026-08-27 | 2026-09-01 | 2026-09-02 | 5 | 34.5 | 21.2 | 61.4 | TREMIE | 41 | TREMIE-41-5 | 2026-10-22 | NUEVO | 2026-10-22 |  | -13.3
28229 - PIAZZA PPTO C | P-237 | Tremie 1/2" | Concreto | Pilote kely torre 3 #264 y pilote kely #274 | 2026-08-28 | 2026-09-25 | 2026-09-25 | 28 | 34.5 | 42.5 | 123.2 | TREMIE | 41 | TREMIE-41-28 | 2026-10-22 | NUEVO | 2026-10-22 |  | 8
28229 - PIAZZA PPTO C | P-237 | Tremie 1/2" | Concreto | Pilote kely torre 3 #264 y pilote kely #274 | 2026-08-28 | 2026-09-25 | 2026-09-25 | 28 | 34.5 | 41.5 | 120.3 | TREMIE | 41 | TREMIE-41-28 | 2026-10-22 | NUEVO | 2026-10-22 |  | 7
28229 - PIAZZA PPTO C | P-237 | Tremie 1/2" | Concreto | Pilote kely torre 3 #264 y pilote kely #274 | 2026-08-28 | 2026-09-25 | 2026-09-25 | 28 | 34.5 | 43.4 | 125.8 | TREMIE | 41 | TREMIE-41-28 | 2026-10-22 | NUEVO | 2026-10-22 |  | 8.9
28229 - PIAZZA PPTO C | P-237 | Tremie 1/2" | Concreto | Pilote kely torre 3 #264 y pilote kely #274 | 2026-08-28 | 2026-09-11 | 2026-09-14 | 14 | 34.5 | 35.3 | 102.3 | TREMIE | 41 | TREMIE-41-14 | 2026-10-22 | NUEVO | 2026-10-22 |  | 0.8
28229 - PIAZZA PPTO C | P-237 | Tremie 1/2" | Concreto | Pilote kely torre 3 #264 y pilote kely #274 | 2026-08-28 | 2026-09-11 | 2026-09-14 | 14 | 34.5 | 35.8 | 103.8 | TREMIE | 41 | TREMIE-41-14 | 2026-10-22 | NUEVO | 2026-10-22 |  | 1.3
28229 - PIAZZA PPTO C | P-237 | Tremie 1/2" | Concreto | Pilote kely torre 3 #264 y pilote kely #274 | 2026-08-28 | 2026-09-04 | 2026-09-09 | 7 | 34.5 | 31.5 | 91.3 | TREMIE | 41 | TREMIE-41-7 | 2026-10-22 | NUEVO | 2026-10-22 |  | -3
28229 - PIAZZA PPTO C | P-237 | Tremie 1/2" | Concreto | Pilote kely torre 3 #264 y pilote kely #274 | 2026-08-28 | 2026-09-04 | 2026-09-09 | 7 | 34.5 | 31.9 | 92.5 | TREMIE | 41 | TREMIE-41-7 | 2026-10-22 | NUEVO | 2026-10-22 |  | -2.6
28229 - PIAZZA PPTO C | P-237 | Tremie 1/2" | Concreto | Pilote kely torre 3 #264 y pilote kely #274 | 2026-08-28 | 2026-09-01 | 2026-09-02 | 4 | 34.5 | 21.2 | 61.4 | TREMIE | 41 | TREMIE-41-4 | 2026-10-22 | NUEVO | 2026-10-22 |  | -13.3
28229 - PIAZZA PPTO C | P-237 | Tremie 1/2" | Concreto | Pilote kely torre 3 #264 y pilote kely #274 | 2026-08-28 | 2026-09-01 | 2026-09-02 | 4 | 34.5 | 20.3 | 58.8 | TREMIE | 41 | TREMIE-41-4 | 2026-10-22 | NUEVO | 2026-10-22 |  | -14.2
28229 - PIAZZA PPTO C | P-239 | Tremie 1/2" | Concreto | Pilote kely torre 3 #286 | 2026-09-01 | 2026-09-29 | 2026-09-29 | 28 | 34.5 | 44.1 | 127.8 | TREMIE | 41 | TREMIE-41-28 | 2026-10-22 | NUEVO | 2026-10-22 |  | 9.6
28229 - PIAZZA PPTO C | P-239 | Tremie 1/2" | Concreto | Pilote kely torre 3 #286 | 2026-09-01 | 2026-09-29 | 2026-09-29 | 28 | 34.5 | 42.6 | 123.5 | TREMIE | 41 | TREMIE-41-28 | 2026-10-22 | NUEVO | 2026-10-22 |  | 8.1
28229 - PIAZZA PPTO C | P-239 | Tremie 1/2" | Concreto | Pilote kely torre 3 #286 | 2026-09-01 | 2026-09-29 | 2026-09-29 | 28 | 34.5 | 44.5 | 129 | TREMIE | 41 | TREMIE-41-28 | 2026-10-22 | NUEVO | 2026-10-22 |  | 10
28229 - PIAZZA PPTO C | P-239 | Tremie 1/2" | Concreto | Pilote kely torre 3 #286 | 2026-09-01 | 2026-09-15 | 2026-09-16 | 14 | 34.5 | 36 | 104.3 | TREMIE | 41 | TREMIE-41-14 | 2026-10-22 | NUEVO | 2026-10-22 |  | 1.5
28229 - PIAZZA PPTO C | P-239 | Tremie 1/2" | Concreto | Pilote kely torre 3 #286 | 2026-09-01 | 2026-09-15 | 2026-09-16 | 14 | 34.5 | 36.3 | 105.2 | TREMIE | 41 | TREMIE-41-14 | 2026-10-22 | NUEVO | 2026-10-22 |  | 1.8
28229 - PIAZZA PPTO C | P-239 | Tremie 1/2" | Concreto | Pilote kely torre 3 #286 | 2026-09-01 | 2026-09-08 | 2026-09-11 | 7 | 34.5 | 31.5 | 91.3 | TREMIE | 41 | TREMIE-41-7 | 2026-10-22 | NUEVO | 2026-10-22 |  | -3
28229 - PIAZZA PPTO C | P-239 | Tremie 1/2" | Concreto | Pilote kely torre 3 #286 | 2026-09-01 | 2026-09-08 | 2026-09-11 | 7 | 34.5 | 31.9 | 92.5 | TREMIE | 41 | TREMIE-41-7 | 2026-10-22 | NUEVO | 2026-10-22 |  | -2.6
28229 - PIAZZA PPTO C | P-239 | Tremie 1/2" | Concreto | Pilote kely torre 3 #286 | 2026-09-01 | 2026-09-04 | 2026-09-09 | 3 | 34.5 | 23.4 | 67.8 | TREMIE | 41 | TREMIE-41-3 | 2026-10-22 | NUEVO | 2026-10-22 |  | -11.1
28229 - PIAZZA PPTO C | P-239 | Tremie 1/2" | Concreto | Pilote kely torre 3 #286 | 2026-09-01 | 2026-09-04 | 2026-09-09 | 3 | 34.5 | 23.6 | 68.4 | TREMIE | 41 | TREMIE-41-3 | 2026-10-22 | NUEVO | 2026-10-22 |  | -10.9
28229 - PIAZZA PPTO C | P-240 | Tremie 1/2" | Concreto | Pilotes kely torre 3 # 299 | 2026-09-01 | 2026-09-29 | 2026-09-29 | 28 | 34.5 | 45.6 | 132.2 | TREMIE | 41 | TREMIE-41-28 | 2026-10-22 | NUEVO | 2026-10-22 |  | 11.1
28229 - PIAZZA PPTO C | P-240 | Tremie 1/2" | Concreto | Pilotes kely torre 3 # 299 | 2026-09-01 | 2026-09-29 | 2026-09-29 | 28 | 34.5 | 44.3 | 128.4 | TREMIE | 41 | TREMIE-41-28 | 2026-10-22 | NUEVO | 2026-10-22 |  | 9.8
28229 - PIAZZA PPTO C | P-240 | Tremie 1/2" | Concreto | Pilotes kely torre 3 # 299 | 2026-09-01 | 2026-09-29 | 2026-09-29 | 28 | 34.5 | 45.3 | 131.3 | TREMIE | 41 | TREMIE-41-28 | 2026-10-22 | NUEVO | 2026-10-22 |  | 10.8
28229 - PIAZZA PPTO C | P-240 | Tremie 1/2" | Concreto | Pilotes kely torre 3 # 299 | 2026-09-01 | 2026-09-15 | 2026-09-16 | 14 | 34.5 | 38.3 | 111 | TREMIE | 41 | TREMIE-41-14 | 2026-10-22 | NUEVO | 2026-10-22 |  | 3.8
28229 - PIAZZA PPTO C | P-240 | Tremie 1/2" | Concreto | Pilotes kely torre 3 # 299 | 2026-09-01 | 2026-09-15 | 2026-09-16 | 14 | 34.5 | 37.2 | 107.8 | TREMIE | 41 | TREMIE-41-14 | 2026-10-22 | NUEVO | 2026-10-22 |  | 2.7
28229 - PIAZZA PPTO C | P-240 | Tremie 1/2" | Concreto | Pilotes kely torre 3 # 299 | 2026-09-01 | 2026-09-08 | 2026-09-11 | 7 | 34.5 | 30.9 | 89.6 | TREMIE | 41 | TREMIE-41-7 | 2026-10-22 | NUEVO | 2026-10-22 |  | -3.6
28229 - PIAZZA PPTO C | P-240 | Tremie 1/2" | Concreto | Pilotes kely torre 3 # 299 | 2026-09-01 | 2026-09-08 | 2026-09-11 | 7 | 34.5 | 31.1 | 90.1 | TREMIE | 41 | TREMIE-41-7 | 2026-10-22 | NUEVO | 2026-10-22 |  | -3.4
28229 - PIAZZA PPTO C | P-240 | Tremie 1/2" | Concreto | Pilotes kely torre 3 # 299 | 2026-09-01 | 2026-09-04 | 2026-09-09 | 3 | 34.5 | 29.7 | 86.1 | TREMIE | 41 | TREMIE-41-3 | 2026-10-22 | NUEVO | 2026-10-22 |  | -4.8
28229 - PIAZZA PPTO C | P-240 | Tremie 1/2" | Concreto | Pilotes kely torre 3 # 299 | 2026-09-01 | 2026-09-04 | 2026-09-09 | 3 | 34.5 | 28.8 | 83.5 | TREMIE | 41 | TREMIE-41-3 | 2026-10-22 | NUEVO | 2026-10-22 |  | -5.7
28229 - PIAZZA PPTO C | P-242 | Tremie 1/2" | Concreto | Pilote kely torre 3 # 297 | 2026-09-03 | 2026-10-01 | 2026-10-01 | 28 | 34.5 | 66.9 | 193.9 | TREMIE | 41 | TREMIE-41-28 | 2026-10-22 | NUEVO | 2026-10-22 |  | 32.4
28229 - PIAZZA PPTO C | P-242 | Tremie 1/2" | Concreto | Pilote kely torre 3 # 297 | 2026-09-03 | 2026-10-01 | 2026-10-01 | 28 | 34.5 | 65.4 | 189.6 | TREMIE | 41 | TREMIE-41-28 | 2026-10-22 | NUEVO | 2026-10-22 |  | 30.9
28229 - PIAZZA PPTO C | P-242 | Tremie 1/2" | Concreto | Pilote kely torre 3 # 297 | 2026-09-03 | 2026-10-01 | 2026-10-01 | 28 | 34.5 | 67.4 | 195.4 | TREMIE | 41 | TREMIE-41-28 | 2026-10-22 | NUEVO | 2026-10-22 |  | 32.9
28229 - PIAZZA PPTO C | P-242 | Tremie 1/2" | Concreto | Pilote kely torre 3 # 297 | 2026-09-03 | 2026-09-17 | 2026-09-18 | 14 | 34.5 | 54.4 | 157.7 | TREMIE | 41 | TREMIE-41-14 | 2026-10-22 | NUEVO | 2026-10-22 |  | 19.9
28229 - PIAZZA PPTO C | P-242 | Tremie 1/2" | Concreto | Pilote kely torre 3 # 297 | 2026-09-03 | 2026-09-17 | 2026-09-18 | 14 | 34.5 | 55.3 | 160.3 | TREMIE | 41 | TREMIE-41-14 | 2026-10-22 | NUEVO | 2026-10-22 |  | 20.8
28229 - PIAZZA PPTO C | P-242 | Tremie 1/2" | Concreto | Pilote kely torre 3 # 297 | 2026-09-03 | 2026-09-10 | 2026-09-11 | 7 | 34.5 | 45.6 | 132.2 | TREMIE | 41 | TREMIE-41-7 | 2026-10-22 | NUEVO | 2026-10-22 |  | 11.1
28229 - PIAZZA PPTO C | P-242 | Tremie 1/2" | Concreto | Pilote kely torre 3 # 297 | 2026-09-03 | 2026-09-10 | 2026-09-11 | 7 | 34.5 | 45.2 | 131 | TREMIE | 41 | TREMIE-41-7 | 2026-10-22 | NUEVO | 2026-10-22 |  | 10.7
28229 - PIAZZA PPTO C | P-242 | Tremie 1/2" | Concreto | Pilote kely torre 3 # 297 | 2026-09-03 | 2026-09-08 | 2026-09-11 | 5 | 34.5 | 42.9 | 124.3 | TREMIE | 41 | TREMIE-41-5 | 2026-10-22 | NUEVO | 2026-10-22 |  | 8.4
28229 - PIAZZA PPTO C | P-242 | Tremie 1/2" | Concreto | Pilote kely torre 3 # 297 | 2026-09-03 | 2026-09-08 | 2026-09-11 | 5 | 34.5 | 43.4 | 125.8 | TREMIE | 41 | TREMIE-41-5 | 2026-10-22 | NUEVO | 2026-10-22 |  | 8.9
28229 - PIAZZA PPTO C | P-243 | Tremie 1/2" | Concreto | Pilote kely torre 3 # 301 | 2026-09-04 | 2026-10-02 | 2026-10-02 | 28 | 34.5 | 51 | 147.8 | TREMIE | 41 | TREMIE-41-28 | 2026-10-22 | NUEVO | 2026-10-22 |  | 16.5
28229 - PIAZZA PPTO C | P-243 | Tremie 1/2" | Concreto | Pilote kely torre 3 # 301 | 2026-09-04 | 2026-10-02 | 2026-10-02 | 28 | 34.5 | 52.7 | 152.8 | TREMIE | 41 | TREMIE-41-28 | 2026-10-22 | NUEVO | 2026-10-22 |  | 18.2
28229 - PIAZZA PPTO C | P-243 | Tremie 1/2" | Concreto | Pilote kely torre 3 # 301 | 2026-09-04 | 2026-10-02 | 2026-10-02 | 28 | 34.5 | 50.4 | 146.1 | TREMIE | 41 | TREMIE-41-28 | 2026-10-22 | NUEVO | 2026-10-22 |  | 15.9
28229 - PIAZZA PPTO C | P-243 | Tremie 1/2" | Concreto | Pilote kely torre 3 # 301 | 2026-09-04 | 2026-09-18 | 2026-09-18 | 14 | 34.5 | 44.3 | 128.4 | TREMIE | 41 | TREMIE-41-14 | 2026-10-22 | NUEVO | 2026-10-22 |  | 9.8
28229 - PIAZZA PPTO C | P-243 | Tremie 1/2" | Concreto | Pilote kely torre 3 # 301 | 2026-09-04 | 2026-09-18 | 2026-09-18 | 14 | 34.5 | 42.5 | 123.2 | TREMIE | 41 | TREMIE-41-14 | 2026-10-22 | NUEVO | 2026-10-22 |  | 8
28229 - PIAZZA PPTO C | P-243 | Tremie 1/2" | Concreto | Pilote kely torre 3 # 301 | 2026-09-04 | 2026-09-11 | 2026-09-14 | 7 | 34.5 | 36.7 | 106.4 | TREMIE | 41 | TREMIE-41-7 | 2026-10-22 | NUEVO | 2026-10-22 |  | 2.2
28229 - PIAZZA PPTO C | P-243 | Tremie 1/2" | Concreto | Pilote kely torre 3 # 301 | 2026-09-04 | 2026-09-11 | 2026-09-14 | 7 | 34.5 | 35.8 | 103.8 | TREMIE | 41 | TREMIE-41-7 | 2026-10-22 | NUEVO | 2026-10-22 |  | 1.3
28229 - PIAZZA PPTO C | P-243 | Tremie 1/2" | Concreto | Pilote kely torre 3 # 301 | 2026-09-04 | 2026-09-08 | 2026-09-11 | 4 | 34.5 | 23.1 | 67 | TREMIE | 41 | TREMIE-41-4 | 2026-10-22 | NUEVO | 2026-10-22 |  | -11.4
28229 - PIAZZA PPTO C | P-243 | Tremie 1/2" | Concreto | Pilote kely torre 3 # 301 | 2026-09-04 | 2026-09-08 | 2026-09-11 | 4 | 34.5 | 22.4 | 64.9 | TREMIE | 41 | TREMIE-41-4 | 2026-10-22 | NUEVO | 2026-10-22 |  | -12.1
28229 - PIAZZA PPTO C | P-245 | Tremie 1/2" | Concreto | Pilotes kely torre 3 # 295 | 2026-09-04 | 2026-10-02 | 2026-10-02 | 28 | 34.5 | 54.8 | 158.8 | TREMIE | 41 | TREMIE-41-28 | 2026-10-22 | NUEVO | 2026-10-22 |  | 20.3
28229 - PIAZZA PPTO C | P-245 | Tremie 1/2" | Concreto | Pilotes kely torre 3 # 295 | 2026-09-04 | 2026-10-02 | 2026-10-02 | 28 | 34.5 | 55 | 159.4 | TREMIE | 41 | TREMIE-41-28 | 2026-10-22 | NUEVO | 2026-10-22 |  | 20.5
28229 - PIAZZA PPTO C | P-245 | Tremie 1/2" | Concreto | Pilotes kely torre 3 # 295 | 2026-09-04 | 2026-10-02 | 2026-10-02 | 28 | 34.5 | 56.4 | 163.5 | TREMIE | 41 | TREMIE-41-28 | 2026-10-22 | NUEVO | 2026-10-22 |  | 21.9
28229 - PIAZZA PPTO C | P-245 | Tremie 1/2" | Concreto | Pilotes kely torre 3 # 295 | 2026-09-04 | 2026-09-18 | 2026-09-18 | 14 | 34.5 | 45.5 | 131.9 | TREMIE | 41 | TREMIE-41-14 | 2026-10-22 | NUEVO | 2026-10-22 |  | 11
28229 - PIAZZA PPTO C | P-245 | Tremie 1/2" | Concreto | Pilotes kely torre 3 # 295 | 2026-09-04 | 2026-09-18 | 2026-09-18 | 14 | 34.5 | 46.5 | 134.8 | TREMIE | 41 | TREMIE-41-14 | 2026-10-22 | NUEVO | 2026-10-22 |  | 12
28229 - PIAZZA PPTO C | P-245 | Tremie 1/2" | Concreto | Pilotes kely torre 3 # 295 | 2026-09-04 | 2026-09-11 | 2026-09-14 | 7 | 34.5 | 37.4 | 108.4 | TREMIE | 41 | TREMIE-41-7 | 2026-10-22 | NUEVO | 2026-10-22 |  | 2.9
28229 - PIAZZA PPTO C | P-245 | Tremie 1/2" | Concreto | Pilotes kely torre 3 # 295 | 2026-09-04 | 2026-09-11 | 2026-09-14 | 7 | 34.5 | 37.9 | 109.9 | TREMIE | 41 | TREMIE-41-7 | 2026-10-22 | NUEVO | 2026-10-22 |  | 3.4
28229 - PIAZZA PPTO C | P-245 | Tremie 1/2" | Concreto | Pilotes kely torre 3 # 295 | 2026-09-04 | 2026-09-08 | 2026-09-11 | 4 | 34.5 | 28.6 | 82.9 | TREMIE | 41 | TREMIE-41-4 | 2026-10-22 | NUEVO | 2026-10-22 |  | -5.9
28229 - PIAZZA PPTO C | P-245 | Tremie 1/2" | Concreto | Pilotes kely torre 3 # 295 | 2026-09-04 | 2026-09-08 | 2026-09-11 | 4 | 34.5 | 28.9 | 83.8 | TREMIE | 41 | TREMIE-41-4 | 2026-10-22 | NUEVO | 2026-10-22 |  | -5.6
28229 - PIAZZA PPTO C | P-246 | Tremie 1/2" | Concreto | Pilotes kely torre 3 # 290 | 2026-09-05 | 2026-10-03 | 2026-10-06 | 28 | 34.5 | 52 | 150.7 | TREMIE | 41 | TREMIE-41-28 | 2026-10-22 | NUEVO | 2026-10-22 |  | 17.5
28229 - PIAZZA PPTO C | P-246 | Tremie 1/2" | Concreto | Pilotes kely torre 3 # 290 | 2026-09-05 | 2026-10-03 | 2026-10-06 | 28 | 34.5 | 51.7 | 149.9 | TREMIE | 41 | TREMIE-41-28 | 2026-10-22 | NUEVO | 2026-10-22 |  | 17.2
28229 - PIAZZA PPTO C | P-246 | Tremie 1/2" | Concreto | Pilotes kely torre 3 # 290 | 2026-09-05 | 2026-10-03 | 2026-10-06 | 28 | 34.5 | 50.9 | 147.5 | TREMIE | 41 | TREMIE-41-28 | 2026-10-22 | NUEVO | 2026-10-22 |  | 16.4
28229 - PIAZZA PPTO C | P-246 | Tremie 1/2" | Concreto | Pilotes kely torre 3 # 290 | 2026-09-05 | 2026-09-19 | 2026-09-22 | 14 | 34.5 | 43.1 | 124.9 | TREMIE | 41 | TREMIE-41-14 | 2026-10-22 | NUEVO | 2026-10-22 |  | 8.6
28229 - PIAZZA PPTO C | P-246 | Tremie 1/2" | Concreto | Pilotes kely torre 3 # 290 | 2026-09-05 | 2026-09-19 | 2026-09-22 | 14 | 34.5 | 43.2 | 125.2 | TREMIE | 41 | TREMIE-41-14 | 2026-10-22 | NUEVO | 2026-10-22 |  | 8.7
28229 - PIAZZA PPTO C | P-246 | Tremie 1/2" | Concreto | Pilotes kely torre 3 # 290 | 2026-09-05 | 2026-09-12 | 2026-09-14 | 7 | 34.5 | 36.7 | 106.4 | TREMIE | 41 | TREMIE-41-7 | 2026-10-22 | NUEVO | 2026-10-22 |  | 2.2
28229 - PIAZZA PPTO C | P-246 | Tremie 1/2" | Concreto | Pilotes kely torre 3 # 290 | 2026-09-05 | 2026-09-12 | 2026-09-14 | 7 | 34.5 | 35.8 | 103.8 | TREMIE | 41 | TREMIE-41-7 | 2026-10-22 | NUEVO | 2026-10-22 |  | 1.3
28229 - PIAZZA PPTO C | P-246 | Tremie 1/2" | Concreto | Pilotes kely torre 3 # 290 | 2026-09-05 | 2026-09-08 | 2026-09-11 | 3 | 34.5 | 24.5 | 71 | TREMIE | 41 | TREMIE-41-3 | 2026-10-22 | NUEVO | 2026-10-22 |  | -10
28229 - PIAZZA PPTO C | P-246 | Tremie 1/2" | Concreto | Pilotes kely torre 3 # 290 | 2026-09-05 | 2026-09-08 | 2026-09-11 | 3 | 34.5 | 23.8 | 69 | TREMIE | 41 | TREMIE-41-3 | 2026-10-22 | NUEVO | 2026-10-22 |  | -10.7
28229 - PIAZZA PPTO C | P-247 | Tremie 1/2" | Concreto | Pilote kely torre 3 #271 | 2026-09-07 | 2026-10-05 | 2026-10-06 | 28 | 34.5 | 50.2 | 145.5 | TREMIE | 41 | TREMIE-41-28 | 2026-10-22 | NUEVO | 2026-10-22 |  | 15.7
28229 - PIAZZA PPTO C | P-247 | Tremie 1/2" | Concreto | Pilote kely torre 3 #271 | 2026-09-07 | 2026-10-05 | 2026-10-06 | 28 | 34.5 | 50.5 | 146.4 | TREMIE | 41 | TREMIE-41-28 | 2026-10-22 | NUEVO | 2026-10-22 |  | 16
28229 - PIAZZA PPTO C | P-247 | Tremie 1/2" | Concreto | Pilote kely torre 3 #271 | 2026-09-07 | 2026-10-05 | 2026-10-06 | 28 | 34.5 | 51.2 | 148.4 | TREMIE | 41 | TREMIE-41-28 | 2026-10-22 | NUEVO | 2026-10-22 |  | 16.7
28229 - PIAZZA PPTO C | P-247 | Tremie 1/2" | Concreto | Pilote kely torre 3 #271 | 2026-09-07 | 2026-09-21 | 2026-09-22 | 14 | 34.5 | 42.1 | 122 | TREMIE | 41 | TREMIE-41-14 | 2026-10-22 | NUEVO | 2026-10-22 |  | 7.6
28229 - PIAZZA PPTO C | P-247 | Tremie 1/2" | Concreto | Pilote kely torre 3 #271 | 2026-09-07 | 2026-09-21 | 2026-09-22 | 14 | 34.5 | 43 | 124.6 | TREMIE | 41 | TREMIE-41-14 | 2026-10-22 | NUEVO | 2026-10-22 |  | 8.5
28229 - PIAZZA PPTO C | P-247 | Tremie 1/2" | Concreto | Pilote kely torre 3 #271 | 2026-09-07 | 2026-09-14 | 2026-09-16 | 7 | 34.5 | 36.1 | 104.6 | TREMIE | 41 | TREMIE-41-7 | 2026-10-22 | NUEVO | 2026-10-22 |  | 1.6
28229 - PIAZZA PPTO C | P-247 | Tremie 1/2" | Concreto | Pilote kely torre 3 #271 | 2026-09-07 | 2026-09-14 | 2026-09-16 | 7 | 34.5 | 34.6 | 100.3 | TREMIE | 41 | TREMIE-41-7 | 2026-10-22 | NUEVO | 2026-10-22 |  | 0.1
28229 - PIAZZA PPTO C | P-247 | Tremie 1/2" | Concreto | Pilote kely torre 3 #271 | 2026-09-07 | 2026-09-10 | 2026-09-14 | 3 | 34.5 | 29.2 | 84.6 | TREMIE | 41 | TREMIE-41-3 | 2026-10-22 | NUEVO | 2026-10-22 |  | -5.3
28229 - PIAZZA PPTO C | P-247 | Tremie 1/2" | Concreto | Pilote kely torre 3 #271 | 2026-09-07 | 2026-09-10 | 2026-09-14 | 3 | 34.5 | 29.6 | 85.8 | TREMIE | 41 | TREMIE-41-3 | 2026-10-22 | NUEVO | 2026-10-22 |  | -4.9
28229 - PIAZZA PPTO C | P-248 | Tremie 1/2" | Concreto | Pilote kely torre 3 # 312 y pilote kely # 308 | 2026-09-08 | 2026-10-06 | 2026-10-06 | 28 | 34.5 | 50.2 | 145.5 | TREMIE | 41 | TREMIE-41-28 | 2026-10-22 | NUEVO | 2026-10-22 |  | 15.7
28229 - PIAZZA PPTO C | P-248 | Tremie 1/2" | Concreto | Pilote kely torre 3 # 312 y pilote kely # 308 | 2026-09-08 | 2026-10-06 | 2026-10-06 | 28 | 34.5 | 50.4 | 146.1 | TREMIE | 41 | TREMIE-41-28 | 2026-10-22 | NUEVO | 2026-10-22 |  | 15.9
28229 - PIAZZA PPTO C | P-248 | Tremie 1/2" | Concreto | Pilote kely torre 3 # 312 y pilote kely # 308 | 2026-09-08 | 2026-10-06 | 2026-10-06 | 28 | 34.5 | 49.3 | 142.9 | TREMIE | 41 | TREMIE-41-28 | 2026-10-22 | NUEVO | 2026-10-22 |  | 14.8
28229 - PIAZZA PPTO C | P-248 | Tremie 1/2" | Concreto | Pilote kely torre 3 # 312 y pilote kely # 308 | 2026-09-08 | 2026-09-22 | 2026-09-22 | 14 | 34.5 | 42.3 | 122.6 | TREMIE | 41 | TREMIE-41-14 | 2026-10-22 | NUEVO | 2026-10-22 |  | 7.8
28229 - PIAZZA PPTO C | P-248 | Tremie 1/2" | Concreto | Pilote kely torre 3 # 312 y pilote kely # 308 | 2026-09-08 | 2026-09-22 | 2026-09-22 | 14 | 34.5 | 43.1 | 124.9 | TREMIE | 41 | TREMIE-41-14 | 2026-10-22 | NUEVO | 2026-10-22 |  | 8.6
28229 - PIAZZA PPTO C | P-248 | Tremie 1/2" | Concreto | Pilote kely torre 3 # 312 y pilote kely # 308 | 2026-09-08 | 2026-09-15 | 2026-09-16 | 7 | 34.5 | 35.7 | 103.5 | TREMIE | 41 | TREMIE-41-7 | 2026-10-22 | NUEVO | 2026-10-22 |  | 1.2
28229 - PIAZZA PPTO C | P-248 | Tremie 1/2" | Concreto | Pilote kely torre 3 # 312 y pilote kely # 308 | 2026-09-08 | 2026-09-15 | 2026-09-16 | 7 | 34.5 | 36.4 | 105.5 | TREMIE | 41 | TREMIE-41-7 | 2026-10-22 | NUEVO | 2026-10-22 |  | 1.9
28229 - PIAZZA PPTO C | P-248 | Tremie 1/2" | Concreto | Pilote kely torre 3 # 312 y pilote kely # 308 | 2026-09-08 | 2026-09-11 | 2026-09-14 | 3 | 34.5 | 30.7 | 89 | TREMIE | 41 | TREMIE-41-3 | 2026-10-22 | NUEVO | 2026-10-22 |  | -3.8
28229 - PIAZZA PPTO C | P-248 | Tremie 1/2" | Concreto | Pilote kely torre 3 # 312 y pilote kely # 308 | 2026-09-08 | 2026-09-11 | 2026-09-14 | 3 | 34.5 | 29.8 | 86.4 | TREMIE | 41 | TREMIE-41-3 | 2026-10-22 | NUEVO | 2026-10-22 |  | -4.7
28229 - PIAZZA PPTO C | P-279 | Tremie 1/2" | Concreto | Pilote kely torre 3 #278 y pilote kely #314 | 2026-09-30 | 2026-10-14 | 2026-10-15 | 14 | 34.5 | 37.4 | 108.4 | TREMIE | 41 | TREMIE-41-14 | 2026-10-22 | NUEVO | 2026-10-22 |  | 2.9
28229 - PIAZZA PPTO C | P-279 | Tremie 1/2" | Concreto | Pilote kely torre 3 #278 y pilote kely #314 | 2026-09-30 | 2026-10-14 | 2026-10-15 | 14 | 34.5 | 36.9 | 107 | TREMIE | 41 | TREMIE-41-14 | 2026-10-22 | NUEVO | 2026-10-22 |  | 2.4
28229 - PIAZZA PPTO C | P-279 | Tremie 1/2" | Concreto | Pilote kely torre 3 #278 y pilote kely #314 | 2026-09-30 | 2026-10-07 | 2026-10-08 | 7 | 34.5 | 32.7 | 94.8 | TREMIE | 41 | TREMIE-41-7 | 2026-10-22 | NUEVO | 2026-10-22 |  | -1.8
28229 - PIAZZA PPTO C | P-279 | Tremie 1/2" | Concreto | Pilote kely torre 3 #278 y pilote kely #314 | 2026-09-30 | 2026-10-07 | 2026-10-08 | 7 | 34.5 | 32.4 | 93.9 | TREMIE | 41 | TREMIE-41-7 | 2026-10-22 | NUEVO | 2026-10-22 |  | -2.1
28229 - PIAZZA PPTO C | P-279 | Tremie 1/2" | Concreto | Pilote kely torre 3 #278 y pilote kely #314 | 2026-09-30 | 2026-10-03 | 2026-10-06 | 3 | 34.5 | 21.5 | 62.3 | TREMIE | 41 | TREMIE-41-3 | 2026-10-22 | NUEVO | 2026-10-22 |  | -13
28229 - PIAZZA PPTO C | P-279 | Tremie 1/2" | Concreto | Pilote kely torre 3 #278 y pilote kely #314 | 2026-09-30 | 2026-10-03 | 2026-10-06 | 3 | 34.5 | 21.2 | 61.4 | TREMIE | 41 | TREMIE-41-3 | 2026-10-22 | NUEVO | 2026-10-22 |  | -13.3
28229 - PIAZZA PPTO C | P-289 | Tremie 1" | Concreto | Pilote Kelly torre grua 2 #5 | 2026-10-03 | 2026-10-17 | 2026-10-19 | 14 | 27.6 | 30.4 | 110.1 | TREMIE | 28 | TREMIE-28-14 | 2026-10-22 | NUEVO | 2026-10-22 | 19.79 | 2.8
28229 - PIAZZA PPTO C | P-289 | Tremie 1" | Concreto | Pilote Kelly torre grua 2 #5 | 2026-10-03 | 2026-10-17 | 2026-10-19 | 14 | 27.6 | 29.3 | 106.2 | TREMIE | 28 | TREMIE-28-14 | 2026-10-22 | NUEVO | 2026-10-22 | 19.79 | 1.7
28229 - PIAZZA PPTO C | P-289 | Tremie 1" | Concreto | Pilote Kelly torre grua 2 #5 | 2026-10-03 | 2026-10-10 | 2026-10-13 | 7 | 27.6 | 26.2 | 94.9 | TREMIE | 28 | TREMIE-28-7 | 2026-10-22 | NUEVO | 2026-10-22 | 15.68 | -1.4
28229 - PIAZZA PPTO C | P-289 | Tremie 1" | Concreto | Pilote Kelly torre grua 2 #5 | 2026-10-03 | 2026-10-10 | 2026-10-13 | 7 | 27.6 | 25.9 | 93.8 | TREMIE | 28 | TREMIE-28-7 | 2026-10-22 | NUEVO | 2026-10-22 | 15.68 | -1.7
28229 - PIAZZA PPTO C | P-289 | Tremie 1" | Concreto | Pilote Kelly torre grua 2 #5 | 2026-10-03 | 2026-10-06 | 2026-10-08 | 3 | 27.6 | 19.7 | 71.4 | TREMIE | 28 | TREMIE-28-3 | 2026-10-22 | NUEVO | 2026-10-22 | 8.4 | -7.9
28229 - PIAZZA PPTO C | P-289 | Tremie 1" | Concreto | Pilote Kelly torre grua 2 #5 | 2026-10-03 | 2026-10-06 | 2026-10-08 | 3 | 27.6 | 19.1 | 69.2 | TREMIE | 28 | TREMIE-28-3 | 2026-10-22 | NUEVO | 2026-10-22 | 8.4 | -8.5
28229 - PIAZZA PPTO C | P-298 | Tremie 1" | Concreto | Pilote kelly torre grua 2 #7 y pilote kely #8 | 2026-10-07 | 2026-10-21 | 2026-10-21 | 14 | 27.6 | 39.8 | 144.2 | TREMIE | 28 | TREMIE-28-14 | 2026-10-22 | NUEVO | 2026-10-22 | 19.79 | 12.2
28229 - PIAZZA PPTO C | P-298 | Tremie 1" | Concreto | Pilote kelly torre grua 2 #7 y pilote kely #8 | 2026-10-07 | 2026-10-21 | 2026-10-21 | 14 | 27.6 | 40.7 | 147.5 | TREMIE | 28 | TREMIE-28-14 | 2026-10-22 | NUEVO | 2026-10-22 | 19.79 | 13.1
28229 - PIAZZA PPTO C | P-298 | Tremie 1" | Concreto | Pilote kelly torre grua 2 #7 y pilote kely #8 | 2026-10-07 | 2026-10-14 | 2026-10-15 | 7 | 27.6 | 34 | 123.2 | TREMIE | 28 | TREMIE-28-7 | 2026-10-22 | NUEVO | 2026-10-22 | 15.68 | 6.4
28229 - PIAZZA PPTO C | P-298 | Tremie 1" | Concreto | Pilote kelly torre grua 2 #7 y pilote kely #8 | 2026-10-07 | 2026-10-14 | 2026-10-15 | 7 | 27.6 | 33.5 | 121.4 | TREMIE | 28 | TREMIE-28-7 | 2026-10-22 | NUEVO | 2026-10-22 | 15.68 | 5.9
28229 - PIAZZA PPTO C | P-298 | Tremie 1" | Concreto | Pilote kelly torre grua 2 #7 y pilote kely #8 | 2026-10-07 | 2026-10-13 | 2026-10-15 | 6 | 27.6 | 30.5 | 110.5 | TREMIE | 28 | TREMIE-28-6 | 2026-10-22 | NUEVO | 2026-10-22 | 13.86 | 2.9
28229 - PIAZZA PPTO C | P-298 | Tremie 1" | Concreto | Pilote kelly torre grua 2 #7 y pilote kely #8 | 2026-10-07 | 2026-10-13 | 2026-10-15 | 6 | 27.6 | 29.9 | 108.3 | TREMIE | 28 | TREMIE-28-6 | 2026-10-22 | NUEVO | 2026-10-22 | 13.86 | 2.3
28229 - PIAZZA PPTO C | P-33 | TREMIE 1" | Concreto | Plazoleta pantalla tramo MH-01 y pilote kelly zonas comunes No 14 | 2026-04-11 | 2026-05-09 | 2026-05-12 | 28 | 27.6 | 39.9 | 144.6 | TREMIE | 28 | TREMIE-28-28 | 2026-10-22 | NUEVO | 2026-10-22 | 28 | 12.3
28229 - PIAZZA PPTO C | P-33 | TREMIE 1" | Concreto | Plazoleta pantalla tramo MH-01 y pilote kelly zonas comunes No 14 | 2026-04-11 | 2026-05-09 | 2026-05-12 | 28 | 27.6 | 39.7 | 143.8 | TREMIE | 28 | TREMIE-28-28 | 2026-10-22 | NUEVO | 2026-10-22 | 28 | 12.1
28229 - PIAZZA PPTO C | P-33 | TREMIE 1" | Concreto | Plazoleta pantalla tramo MH-01 y pilote kelly zonas comunes No 14 | 2026-04-11 | 2026-05-09 | 2026-05-12 | 28 | 27.6 | 40.2 | 145.7 | TREMIE | 28 | TREMIE-28-28 | 2026-10-22 | NUEVO | 2026-10-22 | 28 | 12.6
28229 - PIAZZA PPTO C | P-33 | TREMIE 1" | Concreto | Plazoleta pantalla tramo MH-01 y pilote kelly zonas comunes No 14 | 2026-04-11 | 2026-04-25 | 2026-04-28 | 14 | 27.6 | 32.6 | 118.1 | TREMIE | 28 | TREMIE-28-14 | 2026-10-22 | NUEVO | 2026-10-22 | 19.79 | 5
28229 - PIAZZA PPTO C | P-33 | TREMIE 1" | Concreto | Plazoleta pantalla tramo MH-01 y pilote kelly zonas comunes No 14 | 2026-04-11 | 2026-04-25 | 2026-04-28 | 14 | 27.6 | 33.5 | 121.4 | TREMIE | 28 | TREMIE-28-14 | 2026-10-22 | NUEVO | 2026-10-22 | 19.79 | 5.9
28229 - PIAZZA PPTO C | P-33 | TREMIE 1" | Concreto | Plazoleta pantalla tramo MH-01 y pilote kelly zonas comunes No 14 | 2026-04-11 | 2026-04-18 | 2026-04-21 | 7 | 27.6 | 27.6 | 100 | TREMIE | 28 | TREMIE-28-7 | 2026-10-22 | NUEVO | 2026-10-22 | 15.68 | 0
28229 - PIAZZA PPTO C | P-33 | TREMIE 1" | Concreto | Plazoleta pantalla tramo MH-01 y pilote kelly zonas comunes No 14 | 2026-04-11 | 2026-04-18 | 2026-04-21 | 7 | 27.6 | 27.4 | 99.3 | TREMIE | 28 | TREMIE-28-7 | 2026-10-22 | NUEVO | 2026-10-22 | 15.68 | -0.2
28229 - PIAZZA PPTO C | P-33 | TREMIE 1" | Concreto | Plazoleta pantalla tramo MH-01 y pilote kelly zonas comunes No 14 | 2026-04-11 | 2026-04-14 | 2026-04-16 | 3 | 27.6 | 20.7 | 75 | TREMIE | 28 | TREMIE-28-3 | 2026-10-22 | NUEVO | 2026-10-22 | 8.4 | -6.9
28229 - PIAZZA PPTO C | P-33 | TREMIE 1" | Concreto | Plazoleta pantalla tramo MH-01 y pilote kelly zonas comunes No 14 | 2026-04-11 | 2026-04-14 | 2026-04-16 | 3 | 27.6 | 21.1 | 76.4 | TREMIE | 28 | TREMIE-28-3 | 2026-10-22 | NUEVO | 2026-10-22 | 8.4 | -6.5
28229 - PIAZZA PPTO C | P-34 | TREMIE 1/2" | Concreto | Pilote kelly T2 No 50 | 2026-04-11 | 2026-05-09 | 2026-05-12 | 28 | 34.5 | 45.2 | 131 | TREMIE | 41 | TREMIE-41-28 | 2026-10-22 | NUEVO | 2026-10-22 |  | 10.7
28229 - PIAZZA PPTO C | P-34 | TREMIE 1/2" | Concreto | Pilote kelly T2 No 50 | 2026-04-11 | 2026-05-09 | 2026-05-12 | 28 | 34.5 | 44.9 | 130.1 | TREMIE | 41 | TREMIE-41-28 | 2026-10-22 | NUEVO | 2026-10-22 |  | 10.4
28229 - PIAZZA PPTO C | P-34 | TREMIE 1/2" | Concreto | Pilote kelly T2 No 50 | 2026-04-11 | 2026-05-09 | 2026-05-12 | 28 | 34.5 | 44.2 | 128.1 | TREMIE | 41 | TREMIE-41-28 | 2026-10-22 | NUEVO | 2026-10-22 |  | 9.7
28229 - PIAZZA PPTO C | P-34 | TREMIE 1/2" | Concreto | Pilote kelly T2 No 50 | 2026-04-11 | 2026-04-25 | 2026-04-28 | 14 | 34.5 | 38 | 110.1 | TREMIE | 41 | TREMIE-41-14 | 2026-10-22 | NUEVO | 2026-10-22 |  | 3.5
28229 - PIAZZA PPTO C | P-34 | TREMIE 1/2" | Concreto | Pilote kelly T2 No 50 | 2026-04-11 | 2026-04-25 | 2026-04-28 | 14 | 34.5 | 37.6 | 109 | TREMIE | 41 | TREMIE-41-14 | 2026-10-22 | NUEVO | 2026-10-22 |  | 3.1
28229 - PIAZZA PPTO C | P-34 | TREMIE 1/2" | Concreto | Pilote kelly T2 No 50 | 2026-04-11 | 2026-04-18 | 2026-04-21 | 7 | 34.5 | 30.6 | 88.7 | TREMIE | 41 | TREMIE-41-7 | 2026-10-22 | NUEVO | 2026-10-22 |  | -3.9
28229 - PIAZZA PPTO C | P-34 | TREMIE 1/2" | Concreto | Pilote kelly T2 No 50 | 2026-04-11 | 2026-04-18 | 2026-04-21 | 7 | 34.5 | 30.4 | 88.1 | TREMIE | 41 | TREMIE-41-7 | 2026-10-22 | NUEVO | 2026-10-22 |  | -4.1
28229 - PIAZZA PPTO C | P-34 | TREMIE 1/2" | Concreto | Pilote kelly T2 No 50 | 2026-04-11 | 2026-04-14 | 2026-04-16 | 3 | 34.5 | 23.3 | 67.5 | TREMIE | 41 | TREMIE-41-3 | 2026-10-22 | NUEVO | 2026-10-22 |  | -11.2
28229 - PIAZZA PPTO C | P-34 | TREMIE 1/2" | Concreto | Pilote kelly T2 No 50 | 2026-04-11 | 2026-04-14 | 2026-04-16 | 3 | 34.5 | 23.7 | 68.7 | TREMIE | 41 | TREMIE-41-3 | 2026-10-22 | NUEVO | 2026-10-22 |  | -10.8
28229 - PIAZZA PPTO C | P-35 | Tremie 1/2" | Concreto | Torre 1 pilotes Kelly #01 | 2026-04-13 | 2026-05-11 | 2026-05-12 | 28 | 34.5 | 52.9 | 153.3 | TREMIE | 41 | TREMIE-41-28 | 2026-10-22 | NUEVO | 2026-10-22 |  | 18.4
28229 - PIAZZA PPTO C | P-35 | Tremie 1/2" | Concreto | Torre 1 pilotes Kelly #01 | 2026-04-13 | 2026-05-11 | 2026-05-12 | 28 | 34.5 | 51.8 | 150.1 | TREMIE | 41 | TREMIE-41-28 | 2026-10-22 | NUEVO | 2026-10-22 |  | 17.3
28229 - PIAZZA PPTO C | P-35 | Tremie 1/2" | Concreto | Torre 1 pilotes Kelly #01 | 2026-04-13 | 2026-05-11 | 2026-05-12 | 28 | 34.5 | 52.7 | 152.8 | TREMIE | 41 | TREMIE-41-28 | 2026-10-22 | NUEVO | 2026-10-22 |  | 18.2
28229 - PIAZZA PPTO C | P-35 | Tremie 1/2" | Concreto | Torre 1 pilotes Kelly #01 | 2026-04-13 | 2026-04-27 | 2026-04-28 | 14 | 34.5 | 43.4 | 125.8 | TREMIE | 41 | TREMIE-41-14 | 2026-10-22 | NUEVO | 2026-10-22 |  | 8.9
28229 - PIAZZA PPTO C | P-35 | Tremie 1/2" | Concreto | Torre 1 pilotes Kelly #01 | 2026-04-13 | 2026-04-27 | 2026-04-28 | 14 | 34.5 | 44.1 | 127.8 | TREMIE | 41 | TREMIE-41-14 | 2026-10-22 | NUEVO | 2026-10-22 |  | 9.6
28229 - PIAZZA PPTO C | P-35 | Tremie 1/2" | Concreto | Torre 1 pilotes Kelly #01 | 2026-04-13 | 2026-04-20 | 2026-04-21 | 7 | 34.5 | 36.7 | 106.4 | TREMIE | 41 | TREMIE-41-7 | 2026-10-22 | NUEVO | 2026-10-22 |  | 2.2
28229 - PIAZZA PPTO C | P-35 | Tremie 1/2" | Concreto | Torre 1 pilotes Kelly #01 | 2026-04-13 | 2026-04-20 | 2026-04-21 | 7 | 34.5 | 36 | 104.3 | TREMIE | 41 | TREMIE-41-7 | 2026-10-22 | NUEVO | 2026-10-22 |  | 1.5
28229 - PIAZZA PPTO C | P-35 | Tremie 1/2" | Concreto | Torre 1 pilotes Kelly #01 | 2026-04-13 | 2026-04-16 | 2026-04-21 | 3 | 34.5 | 29.3 | 84.9 | TREMIE | 41 | TREMIE-41-3 | 2026-10-22 | NUEVO | 2026-10-22 |  | -5.2
28229 - PIAZZA PPTO C | P-35 | Tremie 1/2" | Concreto | Torre 1 pilotes Kelly #01 | 2026-04-13 | 2026-04-16 | 2026-04-21 | 3 | 34.5 | 28.9 | 83.8 | TREMIE | 41 | TREMIE-41-3 | 2026-10-22 | NUEVO | 2026-10-22 |  | -5.6
28229 - PIAZZA PPTO C | P-36 | Tremie 1" | Concreto | Zonas comunes pilote kelly #21 pilote kelly #20 y pilote kelly #11 y plazoleta pantalla #26 | 2026-04-13 | 2026-05-11 | 2026-05-12 | 28 | 27.6 | 37.1 | 134.4 | TREMIE | 28 | TREMIE-28-28 | 2026-10-22 | NUEVO | 2026-10-22 | 28 | 9.5
28229 - PIAZZA PPTO C | P-36 | Tremie 1" | Concreto | Zonas comunes pilote kelly #21 pilote kelly #20 y pilote kelly #11 y plazoleta pantalla #26 | 2026-04-13 | 2026-05-11 | 2026-05-12 | 28 | 27.6 | 38 | 137.7 | TREMIE | 28 | TREMIE-28-28 | 2026-10-22 | NUEVO | 2026-10-22 | 28 | 10.4
28229 - PIAZZA PPTO C | P-36 | Tremie 1" | Concreto | Zonas comunes pilote kelly #21 pilote kelly #20 y pilote kelly #11 y plazoleta pantalla #26 | 2026-04-13 | 2026-05-11 | 2026-05-12 | 28 | 27.6 | 38.3 | 138.8 | TREMIE | 28 | TREMIE-28-28 | 2026-10-22 | NUEVO | 2026-10-22 | 28 | 10.7
28229 - PIAZZA PPTO C | P-36 | Tremie 1" | Concreto | Zonas comunes pilote kelly #21 pilote kelly #20 y pilote kelly #11 y plazoleta pantalla #26 | 2026-04-13 | 2026-04-27 | 2026-04-28 | 14 | 27.6 | 31.9 | 115.6 | TREMIE | 28 | TREMIE-28-14 | 2026-10-22 | NUEVO | 2026-10-22 | 19.79 | 4.3
28229 - PIAZZA PPTO C | P-36 | Tremie 1" | Concreto | Zonas comunes pilote kelly #21 pilote kelly #20 y pilote kelly #11 y plazoleta pantalla #26 | 2026-04-13 | 2026-04-27 | 2026-04-28 | 14 | 27.6 | 33.1 | 119.9 | TREMIE | 28 | TREMIE-28-14 | 2026-10-22 | NUEVO | 2026-10-22 | 19.79 | 5.5
28229 - PIAZZA PPTO C | P-36 | Tremie 1" | Concreto | Zonas comunes pilote kelly #21 pilote kelly #20 y pilote kelly #11 y plazoleta pantalla #26 | 2026-04-13 | 2026-04-20 | 2026-04-21 | 7 | 27.6 | 26.8 | 97.1 | TREMIE | 28 | TREMIE-28-7 | 2026-10-22 | NUEVO | 2026-10-22 | 15.68 | -0.8
28229 - PIAZZA PPTO C | P-36 | Tremie 1" | Concreto | Zonas comunes pilote kelly #21 pilote kelly #20 y pilote kelly #11 y plazoleta pantalla #26 | 2026-04-13 | 2026-04-20 | 2026-04-21 | 7 | 27.6 | 26.2 | 94.9 | TREMIE | 28 | TREMIE-28-7 | 2026-10-22 | NUEVO | 2026-10-22 | 15.68 | -1.4
28229 - PIAZZA PPTO C | P-36 | Tremie 1" | Concreto | Zonas comunes pilote kelly #21 pilote kelly #20 y pilote kelly #11 y plazoleta pantalla #26 | 2026-04-13 | 2026-04-16 | 2026-04-21 | 3 | 27.6 | 21.1 | 76.4 | TREMIE | 28 | TREMIE-28-3 | 2026-10-22 | NUEVO | 2026-10-22 | 8.4 | -6.5
28229 - PIAZZA PPTO C | P-36 | Tremie 1" | Concreto | Zonas comunes pilote kelly #21 pilote kelly #20 y pilote kelly #11 y plazoleta pantalla #26 | 2026-04-13 | 2026-04-16 | 2026-04-21 | 3 | 27.6 | 20.8 | 75.4 | TREMIE | 28 | TREMIE-28-3 | 2026-10-22 | NUEVO | 2026-10-22 | 8.4 | -6.8
28229 - PIAZZA PPTO C | P-37 | Tremie 1/2" | Concreto | Torre 2 pilote kelly #48 | 2026-04-13 | 2026-05-11 | 2026-05-12 | 28 | 34.5 | 44 | 127.5 | TREMIE | 41 | TREMIE-41-28 | 2026-10-22 | NUEVO | 2026-10-22 |  | 9.5
28229 - PIAZZA PPTO C | P-37 | Tremie 1/2" | Concreto | Torre 2 pilote kelly #48 | 2026-04-13 | 2026-05-11 | 2026-05-12 | 28 | 34.5 | 43.7 | 126.7 | TREMIE | 41 | TREMIE-41-28 | 2026-10-22 | NUEVO | 2026-10-22 |  | 9.2
28229 - PIAZZA PPTO C | P-37 | Tremie 1/2" | Concreto | Torre 2 pilote kelly #48 | 2026-04-13 | 2026-05-11 | 2026-05-12 | 28 | 34.5 | 44.5 | 129 | TREMIE | 41 | TREMIE-41-28 | 2026-10-22 | NUEVO | 2026-10-22 |  | 10
28229 - PIAZZA PPTO C | P-37 | Tremie 1/2" | Concreto | Torre 2 pilote kelly #48 | 2026-04-13 | 2026-04-27 | 2026-04-28 | 14 | 34.5 | 37 | 107.2 | TREMIE | 41 | TREMIE-41-14 | 2026-10-22 | NUEVO | 2026-10-22 |  | 2.5
28229 - PIAZZA PPTO C | P-37 | Tremie 1/2" | Concreto | Torre 2 pilote kelly #48 | 2026-04-13 | 2026-04-27 | 2026-04-28 | 14 | 34.5 | 37.6 | 109 | TREMIE | 41 | TREMIE-41-14 | 2026-10-22 | NUEVO | 2026-10-22 |  | 3.1
28229 - PIAZZA PPTO C | P-37 | Tremie 1/2" | Concreto | Torre 2 pilote kelly #48 | 2026-04-13 | 2026-04-20 | 2026-04-21 | 7 | 34.5 | 33.1 | 95.9 | TREMIE | 41 | TREMIE-41-7 | 2026-10-22 | NUEVO | 2026-10-22 |  | -1.4
28229 - PIAZZA PPTO C | P-37 | Tremie 1/2" | Concreto | Torre 2 pilote kelly #48 | 2026-04-13 | 2026-04-20 | 2026-04-21 | 7 | 34.5 | 32.3 | 93.6 | TREMIE | 41 | TREMIE-41-7 | 2026-10-22 | NUEVO | 2026-10-22 |  | -2.2
28229 - PIAZZA PPTO C | P-37 | Tremie 1/2" | Concreto | Torre 2 pilote kelly #48 | 2026-04-13 | 2026-04-16 | 2026-04-21 | 3 | 34.5 | 27.7 | 80.3 | TREMIE | 41 | TREMIE-41-3 | 2026-10-22 | NUEVO | 2026-10-22 |  | -6.8
28229 - PIAZZA PPTO C | P-37 | Tremie 1/2" | Concreto | Torre 2 pilote kelly #48 | 2026-04-13 | 2026-04-16 | 2026-04-21 | 3 | 34.5 | 27.2 | 78.8 | TREMIE | 41 | TREMIE-41-3 | 2026-10-22 | NUEVO | 2026-10-22 |  | -7.3
28229 - PIAZZA PPTO C | P-38 | Tremie 1/2" | Concreto | Torre 2 pilote kelly #20 y pilote kelly # 27 | 2026-04-14 | 2026-05-12 | 2026-05-12 | 28 | 34.5 | 42.6 | 123.5 | TREMIE | 41 | TREMIE-41-28 | 2026-10-22 | NUEVO | 2026-10-22 |  | 8.1
28229 - PIAZZA PPTO C | P-38 | Tremie 1/2" | Concreto | Torre 2 pilote kelly #20 y pilote kelly # 27 | 2026-04-14 | 2026-05-12 | 2026-05-12 | 28 | 34.5 | 43.3 | 125.5 | TREMIE | 41 | TREMIE-41-28 | 2026-10-22 | NUEVO | 2026-10-22 |  | 8.8
28229 - PIAZZA PPTO C | P-38 | Tremie 1/2" | Concreto | Torre 2 pilote kelly #20 y pilote kelly # 27 | 2026-04-14 | 2026-05-12 | 2026-05-12 | 28 | 34.5 | 42.1 | 122 | TREMIE | 41 | TREMIE-41-28 | 2026-10-22 | NUEVO | 2026-10-22 |  | 7.6
28229 - PIAZZA PPTO C | P-38 | Tremie 1/2" | Concreto | Torre 2 pilote kelly #20 y pilote kelly # 27 | 2026-04-14 | 2026-04-28 | 2026-04-28 | 14 | 34.5 | 35.6 | 103.2 | TREMIE | 41 | TREMIE-41-14 | 2026-10-22 | NUEVO | 2026-10-22 |  | 1.1
28229 - PIAZZA PPTO C | P-38 | Tremie 1/2" | Concreto | Torre 2 pilote kelly #20 y pilote kelly # 27 | 2026-04-14 | 2026-04-28 | 2026-04-28 | 14 | 34.5 | 35.4 | 102.6 | TREMIE | 41 | TREMIE-41-14 | 2026-10-22 | NUEVO | 2026-10-22 |  | 0.9
28229 - PIAZZA PPTO C | P-38 | Tremie 1/2" | Concreto | Torre 2 pilote kelly #20 y pilote kelly # 27 | 2026-04-14 | 2026-04-21 | 2026-04-21 | 7 | 34.5 | 23.6 | 68.4 | TREMIE | 41 | TREMIE-41-7 | 2026-10-22 | NUEVO | 2026-10-22 |  | -10.9
28229 - PIAZZA PPTO C | P-38 | Tremie 1/2" | Concreto | Torre 2 pilote kelly #20 y pilote kelly # 27 | 2026-04-14 | 2026-04-21 | 2026-04-21 | 7 | 34.5 | 23.9 | 69.3 | TREMIE | 41 | TREMIE-41-7 | 2026-10-22 | NUEVO | 2026-10-22 |  | -10.6
28229 - PIAZZA PPTO C | P-38 | Tremie 1/2" | Concreto | Torre 2 pilote kelly #20 y pilote kelly # 27 | 2026-04-14 | 2026-04-17 | 2026-04-21 | 3 | 34.5 | 20 | 58 | TREMIE | 41 | TREMIE-41-3 | 2026-10-22 | NUEVO | 2026-10-22 |  | -14.5
28229 - PIAZZA PPTO C | P-38 | Tremie 1/2" | Concreto | Torre 2 pilote kelly #20 y pilote kelly # 27 | 2026-04-14 | 2026-04-17 | 2026-04-21 | 3 | 34.5 | 19.5 | 56.5 | TREMIE | 41 | TREMIE-41-3 | 2026-10-22 | NUEVO | 2026-10-22 |  | -15
28229 - PIAZZA PPTO C | P-42 | TREMIE 1/2" | Concreto | Torre 1 pilotes kally #13 | 2026-04-15 | 2026-05-13 | 2026-05-13 | 28 | 34.5 | 47.9 | 138.8 | TREMIE | 41 | TREMIE-41-28 | 2026-10-22 | NUEVO | 2026-10-22 |  | 13.4
28229 - PIAZZA PPTO C | P-42 | TREMIE 1/2" | Concreto | Torre 1 pilotes kally #13 | 2026-04-15 | 2026-05-13 | 2026-05-13 | 28 | 34.5 | 48.7 | 141.2 | TREMIE | 41 | TREMIE-41-28 | 2026-10-22 | NUEVO | 2026-10-22 |  | 14.2
28229 - PIAZZA PPTO C | P-42 | TREMIE 1/2" | Concreto | Torre 1 pilotes kally #13 | 2026-04-15 | 2026-05-13 | 2026-05-13 | 28 | 34.5 | 49.4 | 143.2 | TREMIE | 41 | TREMIE-41-28 | 2026-10-22 | NUEVO | 2026-10-22 |  | 14.9
28229 - PIAZZA PPTO C | P-42 | TREMIE 1/2" | Concreto | Torre 1 pilotes kally #13 | 2026-04-15 | 2026-04-29 | 2026-04-29 | 14 | 34.5 | 41.3 | 119.7 | TREMIE | 41 | TREMIE-41-14 | 2026-10-22 | NUEVO | 2026-10-22 |  | 6.8
28229 - PIAZZA PPTO C | P-42 | TREMIE 1/2" | Concreto | Torre 1 pilotes kally #13 | 2026-04-15 | 2026-04-29 | 2026-04-29 | 14 | 34.5 | 41 | 118.8 | TREMIE | 41 | TREMIE-41-14 | 2026-10-22 | NUEVO | 2026-10-22 |  | 6.5
28229 - PIAZZA PPTO C | P-42 | TREMIE 1/2" | Concreto | Torre 1 pilotes kally #13 | 2026-04-15 | 2026-04-22 | 2026-04-22 | 7 | 34.5 | 34.2 | 99.1 | TREMIE | 41 | TREMIE-41-7 | 2026-10-22 | NUEVO | 2026-10-22 |  | -0.3
28229 - PIAZZA PPTO C | P-42 | TREMIE 1/2" | Concreto | Torre 1 pilotes kally #13 | 2026-04-15 | 2026-04-22 | 2026-04-22 | 7 | 34.5 | 33.6 | 97.4 | TREMIE | 41 | TREMIE-41-7 | 2026-10-22 | NUEVO | 2026-10-22 |  | -0.9
28229 - PIAZZA PPTO C | P-42 | TREMIE 1/2" | Concreto | Torre 1 pilotes kally #13 | 2026-04-15 | 2026-04-18 | 2026-04-21 | 3 | 34.5 | 28.3 | 82 | TREMIE | 41 | TREMIE-41-3 | 2026-10-22 | NUEVO | 2026-10-22 |  | -6.2
28229 - PIAZZA PPTO C | P-42 | TREMIE 1/2" | Concreto | Torre 1 pilotes kally #13 | 2026-04-15 | 2026-04-18 | 2026-04-21 | 3 | 34.5 | 27.7 | 80.3 | TREMIE | 41 | TREMIE-41-3 | 2026-10-22 | NUEVO | 2026-10-22 |  | -6.8
28229 - PIAZZA PPTO C | P-44 | TREMIE 1" | Concreto | Zonas comunes pilote kelly #19 y barrote B-144 y pilote kelly salas comunes #26 | 2026-04-16 | 2026-05-14 | 2026-05-14 | 28 | 27.6 | 38.8 | 140.6 | TREMIE | 28 | TREMIE-28-28 | 2026-10-22 | NUEVO | 2026-10-22 | 28 | 11.2
28229 - PIAZZA PPTO C | P-44 | TREMIE 1" | Concreto | Zonas comunes pilote kelly #19 y barrote B-144 y pilote kelly salas comunes #26 | 2026-04-16 | 2026-05-14 | 2026-05-14 | 28 | 27.6 | 39.1 | 141.7 | TREMIE | 28 | TREMIE-28-28 | 2026-10-22 | NUEVO | 2026-10-22 | 28 | 11.5
28229 - PIAZZA PPTO C | P-44 | TREMIE 1" | Concreto | Zonas comunes pilote kelly #19 y barrote B-144 y pilote kelly salas comunes #26 | 2026-04-16 | 2026-05-14 | 2026-05-14 | 28 | 27.6 | 38.4 | 139.1 | TREMIE | 28 | TREMIE-28-28 | 2026-10-22 | NUEVO | 2026-10-22 | 28 | 10.8
28229 - PIAZZA PPTO C | P-44 | TREMIE 1" | Concreto | Zonas comunes pilote kelly #19 y barrote B-144 y pilote kelly salas comunes #26 | 2026-04-16 | 2026-04-30 | 2026-04-30 | 14 | 27.6 | 32.4 | 117.4 | TREMIE | 28 | TREMIE-28-14 | 2026-10-22 | NUEVO | 2026-10-22 | 19.79 | 4.8
28229 - PIAZZA PPTO C | P-44 | TREMIE 1" | Concreto | Zonas comunes pilote kelly #19 y barrote B-144 y pilote kelly salas comunes #26 | 2026-04-16 | 2026-04-30 | 2026-04-30 | 14 | 27.6 | 31.9 | 115.6 | TREMIE | 28 | TREMIE-28-14 | 2026-10-22 | NUEVO | 2026-10-22 | 19.79 | 4.3
28229 - PIAZZA PPTO C | P-44 | TREMIE 1" | Concreto | Zonas comunes pilote kelly #19 y barrote B-144 y pilote kelly salas comunes #26 | 2026-04-16 | 2026-04-23 | 2026-04-23 | 7 | 27.6 | 24.4 | 88.4 | TREMIE | 28 | TREMIE-28-7 | 2026-10-22 | NUEVO | 2026-10-22 | 15.68 | -3.2
28229 - PIAZZA PPTO C | P-44 | TREMIE 1" | Concreto | Zonas comunes pilote kelly #19 y barrote B-144 y pilote kelly salas comunes #26 | 2026-04-16 | 2026-04-23 | 2026-04-23 | 7 | 27.6 | 25.5 | 92.4 | TREMIE | 28 | TREMIE-28-7 | 2026-10-22 | NUEVO | 2026-10-22 | 15.68 | -2.1
28229 - PIAZZA PPTO C | P-44 | TREMIE 1" | Concreto | Zonas comunes pilote kelly #19 y barrote B-144 y pilote kelly salas comunes #26 | 2026-04-16 | 2026-04-19 | 2026-04-21 | 3 | 27.6 | 21.1 | 76.4 | TREMIE | 28 | TREMIE-28-3 | 2026-10-22 | NUEVO | 2026-10-22 | 8.4 | -6.5
28229 - PIAZZA PPTO C | P-44 | TREMIE 1" | Concreto | Zonas comunes pilote kelly #19 y barrote B-144 y pilote kelly salas comunes #26 | 2026-04-16 | 2026-04-19 | 2026-04-21 | 3 | 27.6 | 20.7 | 75 | TREMIE | 28 | TREMIE-28-3 | 2026-10-22 | NUEVO | 2026-10-22 | 8.4 | -6.9
28229 - PIAZZA PPTO C | P-45 | TREMIE 1/2" | Concreto | Pilotes kelly torre 1 #12 y pilote kelly #3 | 2026-04-16 | 2026-05-14 | 2026-05-14 | 28 | 34.5 | 48.1 | 139.4 | TREMIE | 41 | TREMIE-41-28 | 2026-10-22 | NUEVO | 2026-10-22 |  | 13.6
28229 - PIAZZA PPTO C | P-45 | TREMIE 1/2" | Concreto | Pilotes kelly torre 1 #12 y pilote kelly #3 | 2026-04-16 | 2026-05-14 | 2026-05-14 | 28 | 34.5 | 48.9 | 141.7 | TREMIE | 41 | TREMIE-41-28 | 2026-10-22 | NUEVO | 2026-10-22 |  | 14.4
28229 - PIAZZA PPTO C | P-45 | TREMIE 1/2" | Concreto | Pilotes kelly torre 1 #12 y pilote kelly #3 | 2026-04-16 | 2026-05-14 | 2026-05-14 | 28 | 34.5 | 49.1 | 142.3 | TREMIE | 41 | TREMIE-41-28 | 2026-10-22 | NUEVO | 2026-10-22 |  | 14.6
28229 - PIAZZA PPTO C | P-45 | TREMIE 1/2" | Concreto | Pilotes kelly torre 1 #12 y pilote kelly #3 | 2026-04-16 | 2026-04-30 | 2026-04-30 | 14 | 34.5 | 40.2 | 116.5 | TREMIE | 41 | TREMIE-41-14 | 2026-10-22 | NUEVO | 2026-10-22 |  | 5.7
28229 - PIAZZA PPTO C | P-45 | TREMIE 1/2" | Concreto | Pilotes kelly torre 1 #12 y pilote kelly #3 | 2026-04-16 | 2026-04-30 | 2026-04-30 | 14 | 34.5 | 40.8 | 118.3 | TREMIE | 41 | TREMIE-41-14 | 2026-10-22 | NUEVO | 2026-10-22 |  | 6.3
28229 - PIAZZA PPTO C | P-45 | TREMIE 1/2" | Concreto | Pilotes kelly torre 1 #12 y pilote kelly #3 | 2026-04-16 | 2026-04-23 | 2026-04-23 | 7 | 34.5 | 32.5 | 94.2 | TREMIE | 41 | TREMIE-41-7 | 2026-10-22 | NUEVO | 2026-10-22 |  | -2
28229 - PIAZZA PPTO C | P-45 | TREMIE 1/2" | Concreto | Pilotes kelly torre 1 #12 y pilote kelly #3 | 2026-04-16 | 2026-04-23 | 2026-04-23 | 7 | 34.5 | 32.3 | 93.6 | TREMIE | 41 | TREMIE-41-7 | 2026-10-22 | NUEVO | 2026-10-22 |  | -2.2
28229 - PIAZZA PPTO C | P-45 | TREMIE 1/2" | Concreto | Pilotes kelly torre 1 #12 y pilote kelly #3 | 2026-04-16 | 2026-04-19 | 2026-04-21 | 3 | 34.5 | 26.9 | 78 | TREMIE | 41 | TREMIE-41-3 | 2026-10-22 | NUEVO | 2026-10-22 |  | -7.6
28229 - PIAZZA PPTO C | P-45 | TREMIE 1/2" | Concreto | Pilotes kelly torre 1 #12 y pilote kelly #3 | 2026-04-16 | 2026-04-19 | 2026-04-21 | 3 | 34.5 | 26.4 | 76.5 | TREMIE | 41 | TREMIE-41-3 | 2026-10-22 | NUEVO | 2026-10-22 |  | -8.1
28229 - PIAZZA PPTO C | P-47 | Tremie 1/2" | Concreto | Pilote kelly torre 2 #42 | 2026-04-16 | 2026-05-14 | 2026-05-14 | 28 | 34.5 | 44.4 | 128.7 | TREMIE | 41 | TREMIE-41-28 | 2026-10-22 | NUEVO | 2026-10-22 |  | 9.9
28229 - PIAZZA PPTO C | P-47 | Tremie 1/2" | Concreto | Pilote kelly torre 2 #42 | 2026-04-16 | 2026-05-14 | 2026-05-14 | 28 | 34.5 | 45.3 | 131.3 | TREMIE | 41 | TREMIE-41-28 | 2026-10-22 | NUEVO | 2026-10-22 |  | 10.8
28229 - PIAZZA PPTO C | P-47 | Tremie 1/2" | Concreto | Pilote kelly torre 2 #42 | 2026-04-16 | 2026-05-14 | 2026-05-14 | 28 | 34.5 | 44.8 | 129.9 | TREMIE | 41 | TREMIE-41-28 | 2026-10-22 | NUEVO | 2026-10-22 |  | 10.3
28229 - PIAZZA PPTO C | P-47 | Tremie 1/2" | Concreto | Pilote kelly torre 2 #42 | 2026-04-16 | 2026-04-30 | 2026-04-30 | 14 | 34.5 | 38.5 | 111.6 | TREMIE | 41 | TREMIE-41-14 | 2026-10-22 | NUEVO | 2026-10-22 |  | 4
28229 - PIAZZA PPTO C | P-47 | Tremie 1/2" | Concreto | Pilote kelly torre 2 #42 | 2026-04-16 | 2026-04-30 | 2026-04-30 | 14 | 34.5 | 37.3 | 108.1 | TREMIE | 41 | TREMIE-41-14 | 2026-10-22 | NUEVO | 2026-10-22 |  | 2.8
28229 - PIAZZA PPTO C | P-47 | Tremie 1/2" | Concreto | Pilote kelly torre 2 #42 | 2026-04-16 | 2026-04-23 | 2026-04-23 | 7 | 34.5 | 31.2 | 90.4 | TREMIE | 41 | TREMIE-41-7 | 2026-10-22 | NUEVO | 2026-10-22 |  | -3.3
28229 - PIAZZA PPTO C | P-47 | Tremie 1/2" | Concreto | Pilote kelly torre 2 #42 | 2026-04-16 | 2026-04-23 | 2026-04-23 | 7 | 34.5 | 30.4 | 88.1 | TREMIE | 41 | TREMIE-41-7 | 2026-10-22 | NUEVO | 2026-10-22 |  | -4.1
28229 - PIAZZA PPTO C | P-47 | Tremie 1/2" | Concreto | Pilote kelly torre 2 #42 | 2026-04-16 | 2026-04-19 | 2026-04-21 | 3 | 34.5 | 26.6 | 77.1 | TREMIE | 41 | TREMIE-41-3 | 2026-10-22 | NUEVO | 2026-10-22 |  | -7.9
28229 - PIAZZA PPTO C | P-47 | Tremie 1/2" | Concreto | Pilote kelly torre 2 #42 | 2026-04-16 | 2026-04-19 | 2026-04-21 | 3 | 34.5 | 25.7 | 74.5 | TREMIE | 41 | TREMIE-41-3 | 2026-10-22 | NUEVO | 2026-10-22 |  | -8.8
28229 - PIAZZA PPTO C | P-67 | Tremie 1/2" | Concreto | Pilote kely torre 2 #24 | 2026-04-24 | 2026-05-22 | 2026-05-22 | 28 | 34.5 | 46.4 | 134.5 | TREMIE | 41 | TREMIE-41-28 | 2026-10-22 | NUEVO | 2026-10-22 |  | 11.9
28229 - PIAZZA PPTO C | P-67 | Tremie 1/2" | Concreto | Pilote kely torre 2 #24 | 2026-04-24 | 2026-05-22 | 2026-05-22 | 28 | 34.5 | 47 | 136.2 | TREMIE | 41 | TREMIE-41-28 | 2026-10-22 | NUEVO | 2026-10-22 |  | 12.5
28229 - PIAZZA PPTO C | P-67 | Tremie 1/2" | Concreto | Pilote kely torre 2 #24 | 2026-04-24 | 2026-05-22 | 2026-05-22 | 28 | 34.5 | 46.7 | 135.4 | TREMIE | 41 | TREMIE-41-28 | 2026-10-22 | NUEVO | 2026-10-22 |  | 12.2
28229 - PIAZZA PPTO C | P-67 | Tremie 1/2" | Concreto | Pilote kely torre 2 #24 | 2026-04-24 | 2026-05-08 | 2026-05-08 | 14 | 34.5 | 39.3 | 113.9 | TREMIE | 41 | TREMIE-41-14 | 2026-10-22 | NUEVO | 2026-10-22 |  | 4.8
28229 - PIAZZA PPTO C | P-67 | Tremie 1/2" | Concreto | Pilote kely torre 2 #24 | 2026-04-24 | 2026-05-08 | 2026-05-08 | 14 | 34.5 | 38.9 | 112.8 | TREMIE | 41 | TREMIE-41-14 | 2026-10-22 | NUEVO | 2026-10-22 |  | 4.4
28229 - PIAZZA PPTO C | P-67 | Tremie 1/2" | Concreto | Pilote kely torre 2 #24 | 2026-04-24 | 2026-05-01 | 2026-05-05 | 7 | 34.5 | 32 | 92.8 | TREMIE | 41 | TREMIE-41-7 | 2026-10-22 | NUEVO | 2026-10-22 |  | -2.5
28229 - PIAZZA PPTO C | P-67 | Tremie 1/2" | Concreto | Pilote kely torre 2 #24 | 2026-04-24 | 2026-05-01 | 2026-05-05 | 7 | 34.5 | 33.1 | 95.9 | TREMIE | 41 | TREMIE-41-7 | 2026-10-22 | NUEVO | 2026-10-22 |  | -1.4
28229 - PIAZZA PPTO C | P-67 | Tremie 1/2" | Concreto | Pilote kely torre 2 #24 | 2026-04-24 | 2026-04-27 | 2026-04-29 | 3 | 34.5 | 30.3 | 87.8 | TREMIE | 41 | TREMIE-41-3 | 2026-10-22 | NUEVO | 2026-10-22 |  | -4.2
28229 - PIAZZA PPTO C | P-67 | Tremie 1/2" | Concreto | Pilote kely torre 2 #24 | 2026-04-24 | 2026-04-27 | 2026-04-29 | 3 | 34.5 | 29.8 | 86.4 | TREMIE | 41 | TREMIE-41-3 | 2026-10-22 | NUEVO | 2026-10-22 |  | -4.7
28229 - PIAZZA PPTO C | P-69 | Tremie 1" | Concreto | Zonas comunes pilote kely #71 y pilote kely #99 y pantalla de plazoleta tramo M-18 | 2026-04-24 | 2026-05-22 | 2026-05-22 | 28 | 27.6 | 35.2 | 127.5 | TREMIE | 28 | TREMIE-28-28 | 2026-10-22 | NUEVO | 2026-10-22 | 28 | 7.6
28229 - PIAZZA PPTO C | P-69 | Tremie 1" | Concreto | Zonas comunes pilote kely #71 y pilote kely #99 y pantalla de plazoleta tramo M-18 | 2026-04-24 | 2026-05-22 | 2026-05-22 | 28 | 27.6 | 35.4 | 128.3 | TREMIE | 28 | TREMIE-28-28 | 2026-10-22 | NUEVO | 2026-10-22 | 28 | 7.8
28229 - PIAZZA PPTO C | P-69 | Tremie 1" | Concreto | Zonas comunes pilote kely #71 y pilote kely #99 y pantalla de plazoleta tramo M-18 | 2026-04-24 | 2026-05-22 | 2026-05-22 | 28 | 27.6 | 35.6 | 129 | TREMIE | 28 | TREMIE-28-28 | 2026-10-22 | NUEVO | 2026-10-22 | 28 | 8
28229 - PIAZZA PPTO C | P-69 | Tremie 1" | Concreto | Zonas comunes pilote kely #71 y pilote kely #99 y pantalla de plazoleta tramo M-18 | 2026-04-24 | 2026-05-08 | 2026-05-08 | 14 | 27.6 | 29.8 | 108 | TREMIE | 28 | TREMIE-28-14 | 2026-10-22 | NUEVO | 2026-10-22 | 19.79 | 2.2
28229 - PIAZZA PPTO C | P-69 | Tremie 1" | Concreto | Zonas comunes pilote kely #71 y pilote kely #99 y pantalla de plazoleta tramo M-18 | 2026-04-24 | 2026-05-08 | 2026-05-08 | 14 | 27.6 | 30.4 | 110.1 | TREMIE | 28 | TREMIE-28-14 | 2026-10-22 | NUEVO | 2026-10-22 | 19.79 | 2.8
28229 - PIAZZA PPTO C | P-69 | Tremie 1" | Concreto | Zonas comunes pilote kely #71 y pilote kely #99 y pantalla de plazoleta tramo M-18 | 2026-04-24 | 2026-05-01 | 2026-05-05 | 7 | 27.6 | 25.1 | 90.9 | TREMIE | 28 | TREMIE-28-7 | 2026-10-22 | NUEVO | 2026-10-22 | 15.68 | -2.5
28229 - PIAZZA PPTO C | P-69 | Tremie 1" | Concreto | Zonas comunes pilote kely #71 y pilote kely #99 y pantalla de plazoleta tramo M-18 | 2026-04-24 | 2026-05-01 | 2026-05-05 | 7 | 27.6 | 24.9 | 90.2 | TREMIE | 28 | TREMIE-28-7 | 2026-10-22 | NUEVO | 2026-10-22 | 15.68 | -2.7
28229 - PIAZZA PPTO C | P-69 | Tremie 1" | Concreto | Zonas comunes pilote kely #71 y pilote kely #99 y pantalla de plazoleta tramo M-18 | 2026-04-24 | 2026-04-27 | 2026-04-29 | 3 | 27.6 | 23 | 83.3 | TREMIE | 28 | TREMIE-28-3 | 2026-10-22 | NUEVO | 2026-10-22 | 8.4 | -4.6
28229 - PIAZZA PPTO C | P-69 | Tremie 1" | Concreto | Zonas comunes pilote kely #71 y pilote kely #99 y pantalla de plazoleta tramo M-18 | 2026-04-24 | 2026-04-27 | 2026-04-29 | 3 | 27.6 | 22.6 | 81.9 | TREMIE | 28 | TREMIE-28-3 | 2026-10-22 | NUEVO | 2026-10-22 | 8.4 | -5
28229 - PIAZZA PPTO C | P-70 | Tremie 1/2" | Concreto | Pilote Kely torre 2 #43 | 2026-04-25 | 2026-05-23 | 2026-05-26 | 28 | 34.5 | 36.7 | 106.4 | TREMIE | 41 | TREMIE-41-28 | 2026-10-22 | NUEVO | 2026-10-22 |  | 2.2
28229 - PIAZZA PPTO C | P-70 | Tremie 1/2" | Concreto | Pilote Kely torre 2 #43 | 2026-04-25 | 2026-05-23 | 2026-05-26 | 28 | 34.5 | 35.8 | 103.8 | TREMIE | 41 | TREMIE-41-28 | 2026-10-22 | NUEVO | 2026-10-22 |  | 1.3
28229 - PIAZZA PPTO C | P-70 | Tremie 1/2" | Concreto | Pilote Kely torre 2 #43 | 2026-04-25 | 2026-05-23 | 2026-05-26 | 28 | 34.5 | 36.3 | 105.2 | TREMIE | 41 | TREMIE-41-28 | 2026-10-22 | NUEVO | 2026-10-22 |  | 1.8
28229 - PIAZZA PPTO C | P-70 | Tremie 1/2" | Concreto | Pilote Kely torre 2 #43 | 2026-04-25 | 2026-05-09 | 2026-05-12 | 14 | 34.5 | 31.7 | 91.9 | TREMIE | 41 | TREMIE-41-14 | 2026-10-22 | NUEVO | 2026-10-22 |  | -2.8
28229 - PIAZZA PPTO C | P-70 | Tremie 1/2" | Concreto | Pilote Kely torre 2 #43 | 2026-04-25 | 2026-05-09 | 2026-05-12 | 14 | 34.5 | 30.8 | 89.3 | TREMIE | 41 | TREMIE-41-14 | 2026-10-22 | NUEVO | 2026-10-22 |  | -3.7
28229 - PIAZZA PPTO C | P-70 | Tremie 1/2" | Concreto | Pilote Kely torre 2 #43 | 2026-04-25 | 2026-05-02 | 2026-05-05 | 7 | 34.5 | 26.5 | 76.8 | TREMIE | 41 | TREMIE-41-7 | 2026-10-22 | NUEVO | 2026-10-22 |  | -8
28229 - PIAZZA PPTO C | P-70 | Tremie 1/2" | Concreto | Pilote Kely torre 2 #43 | 2026-04-25 | 2026-05-02 | 2026-05-05 | 7 | 34.5 | 25.9 | 75.1 | TREMIE | 41 | TREMIE-41-7 | 2026-10-22 | NUEVO | 2026-10-22 |  | -8.6
28229 - PIAZZA PPTO C | P-70 | Tremie 1/2" | Concreto | Pilote Kely torre 2 #43 | 2026-04-25 | 2026-04-28 | 2026-04-29 | 3 | 34.5 | 22.3 | 64.6 | TREMIE | 41 | TREMIE-41-3 | 2026-10-22 | NUEVO | 2026-10-22 |  | -12.2
28229 - PIAZZA PPTO C | P-70 | Tremie 1/2" | Concreto | Pilote Kely torre 2 #43 | 2026-04-25 | 2026-04-28 | 2026-04-29 | 3 | 34.5 | 22 | 63.8 | TREMIE | 41 | TREMIE-41-3 | 2026-10-22 | NUEVO | 2026-10-22 |  | -12.5
28229 - PIAZZA PPTO C | P-72 | Tremie ½" | Concreto | Pilotes kely torre 2 #44 y pilote kely #19 | 2026-04-27 | 2026-05-25 | 2026-05-26 | 28 | 34.5 | 47 | 136.2 | TREMIE | 41 | TREMIE-41-28 | 2026-10-22 | NUEVO | 2026-10-22 |  | 12.5
28229 - PIAZZA PPTO C | P-72 | Tremie ½" | Concreto | Pilotes kely torre 2 #44 y pilote kely #19 | 2026-04-27 | 2026-05-25 | 2026-05-26 | 28 | 34.5 | 45.9 | 133 | TREMIE | 41 | TREMIE-41-28 | 2026-10-22 | NUEVO | 2026-10-22 |  | 11.4
28229 - PIAZZA PPTO C | P-72 | Tremie ½" | Concreto | Pilotes kely torre 2 #44 y pilote kely #19 | 2026-04-27 | 2026-05-25 | 2026-05-26 | 28 | 34.5 | 45.3 | 131.3 | TREMIE | 41 | TREMIE-41-28 | 2026-10-22 | NUEVO | 2026-10-22 |  | 10.8
28229 - PIAZZA PPTO C | P-72 | Tremie ½" | Concreto | Pilotes kely torre 2 #44 y pilote kely #19 | 2026-04-27 | 2026-05-11 | 2026-05-12 | 14 | 34.5 | 39.3 | 113.9 | TREMIE | 41 | TREMIE-41-14 | 2026-10-22 | NUEVO | 2026-10-22 |  | 4.8
28229 - PIAZZA PPTO C | P-72 | Tremie ½" | Concreto | Pilotes kely torre 2 #44 y pilote kely #19 | 2026-04-27 | 2026-05-11 | 2026-05-12 | 14 | 34.5 | 38.1 | 110.4 | TREMIE | 41 | TREMIE-41-14 | 2026-10-22 | NUEVO | 2026-10-22 |  | 3.6
28229 - PIAZZA PPTO C | P-72 | Tremie ½" | Concreto | Pilotes kely torre 2 #44 y pilote kely #19 | 2026-04-27 | 2026-05-04 | 2026-05-06 | 7 | 34.5 | 31.6 | 91.6 | TREMIE | 41 | TREMIE-41-7 | 2026-10-22 | NUEVO | 2026-10-22 |  | -2.9
28229 - PIAZZA PPTO C | P-72 | Tremie ½" | Concreto | Pilotes kely torre 2 #44 y pilote kely #19 | 2026-04-27 | 2026-05-04 | 2026-05-06 | 7 | 34.5 | 30.8 | 89.3 | TREMIE | 41 | TREMIE-41-7 | 2026-10-22 | NUEVO | 2026-10-22 |  | -3.7
28229 - PIAZZA PPTO C | P-72 | Tremie ½" | Concreto | Pilotes kely torre 2 #44 y pilote kely #19 | 2026-04-27 | 2026-04-30 | 2026-05-05 | 3 | 34.5 | 26 | 75.4 | TREMIE | 41 | TREMIE-41-3 | 2026-10-22 | NUEVO | 2026-10-22 |  | -8.5
28229 - PIAZZA PPTO C | P-72 | Tremie ½" | Concreto | Pilotes kely torre 2 #44 y pilote kely #19 | 2026-04-27 | 2026-04-30 | 2026-05-05 | 3 | 34.5 | 25 | 72.5 | TREMIE | 41 | TREMIE-41-3 | 2026-10-22 | NUEVO | 2026-10-22 |  | -9.5
28229 - PIAZZA PPTO C | P-73 | Tremie 1" | Concreto | Zonas comunes pilotes kely # 103 y pilote kely #104 | 2026-04-27 | 2026-05-25 | 2026-05-26 | 28 | 27.6 | 38.1 | 138 | TREMIE | 28 | TREMIE-28-28 | 2026-10-22 | NUEVO | 2026-10-22 | 28 | 10.5
28229 - PIAZZA PPTO C | P-73 | Tremie 1" | Concreto | Zonas comunes pilotes kely # 103 y pilote kely #104 | 2026-04-27 | 2026-05-25 | 2026-05-26 | 28 | 27.6 | 37.5 | 135.9 | TREMIE | 28 | TREMIE-28-28 | 2026-10-22 | NUEVO | 2026-10-22 | 28 | 9.9
28229 - PIAZZA PPTO C | P-73 | Tremie 1" | Concreto | Zonas comunes pilotes kely # 103 y pilote kely #104 | 2026-04-27 | 2026-05-25 | 2026-05-26 | 28 | 27.6 | 38.5 | 139.5 | TREMIE | 28 | TREMIE-28-28 | 2026-10-22 | NUEVO | 2026-10-22 | 28 | 10.9
28229 - PIAZZA PPTO C | P-73 | Tremie 1" | Concreto | Zonas comunes pilotes kely # 103 y pilote kely #104 | 2026-04-27 | 2026-05-11 | 2026-05-12 | 14 | 27.6 | 30.7 | 111.2 | TREMIE | 28 | TREMIE-28-14 | 2026-10-22 | NUEVO | 2026-10-22 | 19.79 | 3.1
28229 - PIAZZA PPTO C | P-73 | Tremie 1" | Concreto | Zonas comunes pilotes kely # 103 y pilote kely #104 | 2026-04-27 | 2026-05-11 | 2026-05-12 | 14 | 27.6 | 31.6 | 114.5 | TREMIE | 28 | TREMIE-28-14 | 2026-10-22 | NUEVO | 2026-10-22 | 19.79 | 4
28229 - PIAZZA PPTO C | P-73 | Tremie 1" | Concreto | Zonas comunes pilotes kely # 103 y pilote kely #104 | 2026-04-27 | 2026-05-04 | 2026-05-06 | 7 | 27.6 | 25.1 | 90.9 | TREMIE | 28 | TREMIE-28-7 | 2026-10-22 | NUEVO | 2026-10-22 | 15.68 | -2.5
28229 - PIAZZA PPTO C | P-73 | Tremie 1" | Concreto | Zonas comunes pilotes kely # 103 y pilote kely #104 | 2026-04-27 | 2026-05-04 | 2026-05-06 | 7 | 27.6 | 25.4 | 92 | TREMIE | 28 | TREMIE-28-7 | 2026-10-22 | NUEVO | 2026-10-22 | 15.68 | -2.2
28229 - PIAZZA PPTO C | P-73 | Tremie 1" | Concreto | Zonas comunes pilotes kely # 103 y pilote kely #104 | 2026-04-27 | 2026-04-30 | 2026-05-05 | 3 | 27.6 | 17.1 | 62 | TREMIE | 28 | TREMIE-28-3 | 2026-10-22 | NUEVO | 2026-10-22 | 8.4 | -10.5
28229 - PIAZZA PPTO C | P-73 | Tremie 1" | Concreto | Zonas comunes pilotes kely # 103 y pilote kely #104 | 2026-04-27 | 2026-04-30 | 2026-05-05 | 3 | 27.6 | 17.1 | 62 | TREMIE | 28 | TREMIE-28-3 | 2026-10-22 | NUEVO | 2026-10-22 | 8.4 | -10.5
28229 - PIAZZA PPTO C | P-74 | Tremie ½" | Concreto | Pilote kely torre 2 #09 | 2026-04-27 | 2026-05-25 | 2026-05-26 | 28 | 34.5 | 38.4 | 111.3 | TREMIE | 41 | TREMIE-41-28 | 2026-10-22 | NUEVO | 2026-10-22 |  | 3.9
28229 - PIAZZA PPTO C | P-74 | Tremie ½" | Concreto | Pilote kely torre 2 #09 | 2026-04-27 | 2026-05-25 | 2026-05-26 | 28 | 34.5 | 38 | 110.1 | TREMIE | 41 | TREMIE-41-28 | 2026-10-22 | NUEVO | 2026-10-22 |  | 3.5
28229 - PIAZZA PPTO C | P-74 | Tremie ½" | Concreto | Pilote kely torre 2 #09 | 2026-04-27 | 2026-05-25 | 2026-05-26 | 28 | 34.5 | 37.9 | 109.9 | TREMIE | 41 | TREMIE-41-28 | 2026-10-22 | NUEVO | 2026-10-22 |  | 3.4
28229 - PIAZZA PPTO C | P-74 | Tremie ½" | Concreto | Pilote kely torre 2 #09 | 2026-04-27 | 2026-05-11 | 2026-05-12 | 14 | 34.5 | 34.4 | 99.7 | TREMIE | 41 | TREMIE-41-14 | 2026-10-22 | NUEVO | 2026-10-22 |  | -0.1
28229 - PIAZZA PPTO C | P-74 | Tremie ½" | Concreto | Pilote kely torre 2 #09 | 2026-04-27 | 2026-05-11 | 2026-05-12 | 14 | 34.5 | 33 | 95.7 | TREMIE | 41 | TREMIE-41-14 | 2026-10-22 | NUEVO | 2026-10-22 |  | -1.5
28229 - PIAZZA PPTO C | P-74 | Tremie ½" | Concreto | Pilote kely torre 2 #09 | 2026-04-27 | 2026-05-04 | 2026-05-06 | 7 | 34.5 | 28.3 | 82 | TREMIE | 41 | TREMIE-41-7 | 2026-10-22 | NUEVO | 2026-10-22 |  | -6.2
28229 - PIAZZA PPTO C | P-74 | Tremie ½" | Concreto | Pilote kely torre 2 #09 | 2026-04-27 | 2026-05-04 | 2026-05-06 | 7 | 34.5 | 27.6 | 80 | TREMIE | 41 | TREMIE-41-7 | 2026-10-22 | NUEVO | 2026-10-22 |  | -6.9
28229 - PIAZZA PPTO C | P-74 | Tremie ½" | Concreto | Pilote kely torre 2 #09 | 2026-04-27 | 2026-04-30 | 2026-05-05 | 3 | 34.5 | 23.5 | 68.1 | TREMIE | 41 | TREMIE-41-3 | 2026-10-22 | NUEVO | 2026-10-22 |  | -11
28229 - PIAZZA PPTO C | P-74 | Tremie ½" | Concreto | Pilote kely torre 2 #09 | 2026-04-27 | 2026-04-30 | 2026-05-05 | 3 | 34.5 | 22.4 | 64.9 | TREMIE | 41 | TREMIE-41-3 | 2026-10-22 | NUEVO | 2026-10-22 |  | -12.1
28229 - PIAZZA PPTO C | P-75 | Tremie 1" | Concreto | Zonas comunes pilote kely #22 y pilote kely 101 y pilote kely #73 | 2026-04-28 | 2026-05-26 | 2026-05-26 | 28 | 27.6 | 36.7 | 133 | TREMIE | 28 | TREMIE-28-28 | 2026-10-22 | NUEVO | 2026-10-22 | 28 | 9.1
28229 - PIAZZA PPTO C | P-75 | Tremie 1" | Concreto | Zonas comunes pilote kely #22 y pilote kely 101 y pilote kely #73 | 2026-04-28 | 2026-05-26 | 2026-05-26 | 28 | 27.6 | 35.7 | 129.3 | TREMIE | 28 | TREMIE-28-28 | 2026-10-22 | NUEVO | 2026-10-22 | 28 | 8.1
28229 - PIAZZA PPTO C | P-75 | Tremie 1" | Concreto | Zonas comunes pilote kely #22 y pilote kely 101 y pilote kely #73 | 2026-04-28 | 2026-05-26 | 2026-05-26 | 28 | 27.6 | 36.1 | 130.8 | TREMIE | 28 | TREMIE-28-28 | 2026-10-22 | NUEVO | 2026-10-22 | 28 | 8.5
28229 - PIAZZA PPTO C | P-75 | Tremie 1" | Concreto | Zonas comunes pilote kely #22 y pilote kely 101 y pilote kely #73 | 2026-04-28 | 2026-05-12 | 2026-05-12 | 14 | 27.6 | 29.7 | 107.6 | TREMIE | 28 | TREMIE-28-14 | 2026-10-22 | NUEVO | 2026-10-22 | 19.79 | 2.1
28229 - PIAZZA PPTO C | P-75 | Tremie 1" | Concreto | Zonas comunes pilote kely #22 y pilote kely 101 y pilote kely #73 | 2026-04-28 | 2026-05-12 | 2026-05-12 | 14 | 27.6 | 30 | 108.7 | TREMIE | 28 | TREMIE-28-14 | 2026-10-22 | NUEVO | 2026-10-22 | 19.79 | 2.4
28229 - PIAZZA PPTO C | P-75 | Tremie 1" | Concreto | Zonas comunes pilote kely #22 y pilote kely 101 y pilote kely #73 | 2026-04-28 | 2026-05-05 | 2026-05-06 | 7 | 27.6 | 23.3 | 84.4 | TREMIE | 28 | TREMIE-28-7 | 2026-10-22 | NUEVO | 2026-10-22 | 15.68 | -4.3
28229 - PIAZZA PPTO C | P-75 | Tremie 1" | Concreto | Zonas comunes pilote kely #22 y pilote kely 101 y pilote kely #73 | 2026-04-28 | 2026-05-05 | 2026-05-06 | 7 | 27.6 | 23.5 | 85.1 | TREMIE | 28 | TREMIE-28-7 | 2026-10-22 | NUEVO | 2026-10-22 | 15.68 | -4.1
28229 - PIAZZA PPTO C | P-75 | Tremie 1" | Concreto | Zonas comunes pilote kely #22 y pilote kely 101 y pilote kely #73 | 2026-04-28 | 2026-05-01 | 2026-05-05 | 3 | 27.6 | 16 | 58 | TREMIE | 28 | TREMIE-28-3 | 2026-10-22 | NUEVO | 2026-10-22 | 8.4 | -11.6
28229 - PIAZZA PPTO C | P-75 | Tremie 1" | Concreto | Zonas comunes pilote kely #22 y pilote kely 101 y pilote kely #73 | 2026-04-28 | 2026-05-01 | 2026-05-05 | 3 | 27.6 | 15.9 | 57.6 | TREMIE | 28 | TREMIE-28-3 | 2026-10-22 | NUEVO | 2026-10-22 | 8.4 | -11.7
28229 - PIAZZA PPTO C | P-76 | Tremie ½" | Concreto | Pilote kely torre 2 #06 | 2026-04-28 | 2026-05-26 | 2026-05-26 | 28 | 34.5 | 37.4 | 108.4 | TREMIE | 41 | TREMIE-41-28 | 2026-10-22 | NUEVO | 2026-10-22 |  | 2.9
28229 - PIAZZA PPTO C | P-76 | Tremie ½" | Concreto | Pilote kely torre 2 #06 | 2026-04-28 | 2026-05-26 | 2026-05-26 | 28 | 34.5 | 37.9 | 109.9 | TREMIE | 41 | TREMIE-41-28 | 2026-10-22 | NUEVO | 2026-10-22 |  | 3.4
28229 - PIAZZA PPTO C | P-76 | Tremie ½" | Concreto | Pilote kely torre 2 #06 | 2026-04-28 | 2026-05-26 | 2026-05-26 | 28 | 34.5 | 36.9 | 107 | TREMIE | 41 | TREMIE-41-28 | 2026-10-22 | NUEVO | 2026-10-22 |  | 2.4
28229 - PIAZZA PPTO C | P-76 | Tremie ½" | Concreto | Pilote kely torre 2 #06 | 2026-04-28 | 2026-05-12 | 2026-05-12 | 14 | 34.5 | 32.9 | 95.4 | TREMIE | 41 | TREMIE-41-14 | 2026-10-22 | NUEVO | 2026-10-22 |  | -1.6
28229 - PIAZZA PPTO C | P-76 | Tremie ½" | Concreto | Pilote kely torre 2 #06 | 2026-04-28 | 2026-05-12 | 2026-05-12 | 14 | 34.5 | 32.5 | 94.2 | TREMIE | 41 | TREMIE-41-14 | 2026-10-22 | NUEVO | 2026-10-22 |  | -2
28229 - PIAZZA PPTO C | P-76 | Tremie ½" | Concreto | Pilote kely torre 2 #06 | 2026-04-28 | 2026-05-05 | 2026-05-06 | 7 | 34.5 | 27.5 | 79.7 | TREMIE | 41 | TREMIE-41-7 | 2026-10-22 | NUEVO | 2026-10-22 |  | -7
28229 - PIAZZA PPTO C | P-76 | Tremie ½" | Concreto | Pilote kely torre 2 #06 | 2026-04-28 | 2026-05-05 | 2026-05-06 | 7 | 34.5 | 26.8 | 77.7 | TREMIE | 41 | TREMIE-41-7 | 2026-10-22 | NUEVO | 2026-10-22 |  | -7.7
28229 - PIAZZA PPTO C | P-76 | Tremie ½" | Concreto | Pilote kely torre 2 #06 | 2026-04-28 | 2026-05-01 | 2026-05-05 | 3 | 34.5 | 19.8 | 57.4 | TREMIE | 41 | TREMIE-41-3 | 2026-10-22 | NUEVO | 2026-10-22 |  | -14.7
28229 - PIAZZA PPTO C | P-76 | Tremie ½" | Concreto | Pilote kely torre 2 #06 | 2026-04-28 | 2026-05-01 | 2026-05-05 | 3 | 34.5 | 19 | 55.1 | TREMIE | 41 | TREMIE-41-3 | 2026-10-22 | NUEVO | 2026-10-22 |  | -15.5
28229 - PIAZZA PPTO C | P-77 | Tremie ½" | Concreto | Pilote kely torre 1 #25 | 2026-04-28 | 2026-05-26 | 2026-05-26 | 28 | 34.5 | 49.1 | 142.3 | TREMIE | 41 | TREMIE-41-28 | 2026-10-22 | NUEVO | 2026-10-22 |  | 14.6
28229 - PIAZZA PPTO C | P-77 | Tremie ½" | Concreto | Pilote kely torre 1 #25 | 2026-04-28 | 2026-05-26 | 2026-05-26 | 28 | 34.5 | 47.7 | 138.3 | TREMIE | 41 | TREMIE-41-28 | 2026-10-22 | NUEVO | 2026-10-22 |  | 13.2
28229 - PIAZZA PPTO C | P-77 | Tremie ½" | Concreto | Pilote kely torre 1 #25 | 2026-04-28 | 2026-05-26 | 2026-05-26 | 28 | 34.5 | 49.4 | 143.2 | TREMIE | 41 | TREMIE-41-28 | 2026-10-22 | NUEVO | 2026-10-22 |  | 14.9
28229 - PIAZZA PPTO C | P-77 | Tremie ½" | Concreto | Pilote kely torre 1 #25 | 2026-04-28 | 2026-05-12 | 2026-05-12 | 14 | 34.5 | 40.8 | 118.3 | TREMIE | 41 | TREMIE-41-14 | 2026-10-22 | NUEVO | 2026-10-22 |  | 6.3
28229 - PIAZZA PPTO C | P-77 | Tremie ½" | Concreto | Pilote kely torre 1 #25 | 2026-04-28 | 2026-05-12 | 2026-05-12 | 14 | 34.5 | 39.8 | 115.4 | TREMIE | 41 | TREMIE-41-14 | 2026-10-22 | NUEVO | 2026-10-22 |  | 5.3
28229 - PIAZZA PPTO C | P-77 | Tremie ½" | Concreto | Pilote kely torre 1 #25 | 2026-04-28 | 2026-05-05 | 2026-05-06 | 7 | 34.5 | 32.5 | 94.2 | TREMIE | 41 | TREMIE-41-7 | 2026-10-22 | NUEVO | 2026-10-22 |  | -2
28229 - PIAZZA PPTO C | P-77 | Tremie ½" | Concreto | Pilote kely torre 1 #25 | 2026-04-28 | 2026-05-05 | 2026-05-06 | 7 | 34.5 | 32.9 | 95.4 | TREMIE | 41 | TREMIE-41-7 | 2026-10-22 | NUEVO | 2026-10-22 |  | -1.6
28229 - PIAZZA PPTO C | P-77 | Tremie ½" | Concreto | Pilote kely torre 1 #25 | 2026-04-28 | 2026-05-01 | 2026-05-05 | 3 | 34.5 | 21.8 | 63.2 | TREMIE | 41 | TREMIE-41-3 | 2026-10-22 | NUEVO | 2026-10-22 |  | -12.7
28229 - PIAZZA PPTO C | P-77 | Tremie ½" | Concreto | Pilote kely torre 1 #25 | 2026-04-28 | 2026-05-01 | 2026-05-05 | 3 | 34.5 | 21.9 | 63.5 | TREMIE | 41 | TREMIE-41-3 | 2026-10-22 | NUEVO | 2026-10-22 |  | -12.6
28229 - PIAZZA PPTO C | P-78 | Tremie ½" | Concreto | Pilote kely torre 2 #52 y pilote kely #25 | 2026-04-29 | 2026-05-27 | 2026-05-28 | 28 | 34.5 | 50.4 | 146.1 | TREMIE | 41 | TREMIE-41-28 | 2026-10-22 | NUEVO | 2026-10-22 |  | 15.9
28229 - PIAZZA PPTO C | P-78 | Tremie ½" | Concreto | Pilote kely torre 2 #52 y pilote kely #25 | 2026-04-29 | 2026-05-27 | 2026-05-28 | 28 | 34.5 | 51.6 | 149.6 | TREMIE | 41 | TREMIE-41-28 | 2026-10-22 | NUEVO | 2026-10-22 |  | 17.1
28229 - PIAZZA PPTO C | P-78 | Tremie ½" | Concreto | Pilote kely torre 2 #52 y pilote kely #25 | 2026-04-29 | 2026-05-27 | 2026-05-28 | 28 | 34.5 | 50.9 | 147.5 | TREMIE | 41 | TREMIE-41-28 | 2026-10-22 | NUEVO | 2026-10-22 |  | 16.4
28229 - PIAZZA PPTO C | P-78 | Tremie ½" | Concreto | Pilote kely torre 2 #52 y pilote kely #25 | 2026-04-29 | 2026-05-13 | 2026-05-13 | 14 | 34.5 | 44.4 | 128.7 | TREMIE | 41 | TREMIE-41-14 | 2026-10-22 | NUEVO | 2026-10-22 |  | 9.9
28229 - PIAZZA PPTO C | P-78 | Tremie ½" | Concreto | Pilote kely torre 2 #52 y pilote kely #25 | 2026-04-29 | 2026-05-13 | 2026-05-13 | 14 | 34.5 | 42.7 | 123.8 | TREMIE | 41 | TREMIE-41-14 | 2026-10-22 | NUEVO | 2026-10-22 |  | 8.2
28229 - PIAZZA PPTO C | P-78 | Tremie ½" | Concreto | Pilote kely torre 2 #52 y pilote kely #25 | 2026-04-29 | 2026-05-06 | 2026-05-06 | 7 | 34.5 | 36.7 | 106.4 | TREMIE | 41 | TREMIE-41-7 | 2026-10-22 | NUEVO | 2026-10-22 |  | 2.2
28229 - PIAZZA PPTO C | P-78 | Tremie ½" | Concreto | Pilote kely torre 2 #52 y pilote kely #25 | 2026-04-29 | 2026-05-06 | 2026-05-06 | 7 | 34.5 | 35.2 | 102 | TREMIE | 41 | TREMIE-41-7 | 2026-10-22 | NUEVO | 2026-10-22 |  | 0.7
28229 - PIAZZA PPTO C | P-78 | Tremie ½" | Concreto | Pilote kely torre 2 #52 y pilote kely #25 | 2026-04-29 | 2026-05-02 | 2026-05-05 | 3 | 34.5 | 31.6 | 91.6 | TREMIE | 41 | TREMIE-41-3 | 2026-10-22 | NUEVO | 2026-10-22 |  | -2.9
28229 - PIAZZA PPTO C | P-78 | Tremie ½" | Concreto | Pilote kely torre 2 #52 y pilote kely #25 | 2026-04-29 | 2026-05-02 | 2026-05-05 | 3 | 34.5 | 30.4 | 88.1 | TREMIE | 41 | TREMIE-41-3 | 2026-10-22 | NUEVO | 2026-10-22 |  | -4.1
28229 - PIAZZA PPTO C | P-79 | Tremie 1" | Concreto | Pilotes kely zonas comunes #04 y pilote kely #125 y pilote kely #96 | 2026-04-29 | 2026-05-27 | 2026-05-28 | 28 | 27.6 | 37.2 | 134.8 | TREMIE | 28 | TREMIE-28-28 | 2026-10-22 | NUEVO | 2026-10-22 | 28 | 9.6
28229 - PIAZZA PPTO C | P-79 | Tremie 1" | Concreto | Pilotes kely zonas comunes #04 y pilote kely #125 y pilote kely #96 | 2026-04-29 | 2026-05-27 | 2026-05-28 | 28 | 27.6 | 36.8 | 133.3 | TREMIE | 28 | TREMIE-28-28 | 2026-10-22 | NUEVO | 2026-10-22 | 28 | 9.2
28229 - PIAZZA PPTO C | P-79 | Tremie 1" | Concreto | Pilotes kely zonas comunes #04 y pilote kely #125 y pilote kely #96 | 2026-04-29 | 2026-05-27 | 2026-05-28 | 28 | 27.6 | 37.8 | 137 | TREMIE | 28 | TREMIE-28-28 | 2026-10-22 | NUEVO | 2026-10-22 | 28 | 10.2
28229 - PIAZZA PPTO C | P-79 | Tremie 1" | Concreto | Pilotes kely zonas comunes #04 y pilote kely #125 y pilote kely #96 | 2026-04-29 | 2026-05-13 | 2026-05-13 | 14 | 27.6 | 31.9 | 115.6 | TREMIE | 28 | TREMIE-28-14 | 2026-10-22 | NUEVO | 2026-10-22 | 19.79 | 4.3
28229 - PIAZZA PPTO C | P-79 | Tremie 1" | Concreto | Pilotes kely zonas comunes #04 y pilote kely #125 y pilote kely #96 | 2026-04-29 | 2026-05-13 | 2026-05-13 | 14 | 27.6 | 31.4 | 113.8 | TREMIE | 28 | TREMIE-28-14 | 2026-10-22 | NUEVO | 2026-10-22 | 19.79 | 3.8
28229 - PIAZZA PPTO C | P-79 | Tremie 1" | Concreto | Pilotes kely zonas comunes #04 y pilote kely #125 y pilote kely #96 | 2026-04-29 | 2026-05-06 | 2026-05-06 | 7 | 27.6 | 25.3 | 91.7 | TREMIE | 28 | TREMIE-28-7 | 2026-10-22 | NUEVO | 2026-10-22 | 15.68 | -2.3
28229 - PIAZZA PPTO C | P-79 | Tremie 1" | Concreto | Pilotes kely zonas comunes #04 y pilote kely #125 y pilote kely #96 | 2026-04-29 | 2026-05-06 | 2026-05-06 | 7 | 27.6 | 25 | 90.6 | TREMIE | 28 | TREMIE-28-7 | 2026-10-22 | NUEVO | 2026-10-22 | 15.68 | -2.6
28229 - PIAZZA PPTO C | P-79 | Tremie 1" | Concreto | Pilotes kely zonas comunes #04 y pilote kely #125 y pilote kely #96 | 2026-04-29 | 2026-05-02 | 2026-05-05 | 3 | 27.6 | 22.7 | 82.2 | TREMIE | 28 | TREMIE-28-3 | 2026-10-22 | NUEVO | 2026-10-22 | 8.4 | -4.9
28229 - PIAZZA PPTO C | P-79 | Tremie 1" | Concreto | Pilotes kely zonas comunes #04 y pilote kely #125 y pilote kely #96 | 2026-04-29 | 2026-05-02 | 2026-05-05 | 3 | 27.6 | 22.5 | 81.5 | TREMIE | 28 | TREMIE-28-3 | 2026-10-22 | NUEVO | 2026-10-22 | 8.4 | -5.1
28229 - PIAZZA PPTO C | P-80 | Tremie 1" | Concreto | Pilotes kely conas comunes #95 pilote kely #148 y pilote kely #134 | 2026-04-30 | 2026-05-28 | 2026-05-28 | 28 | 27.6 | 38.1 | 138 | TREMIE | 28 | TREMIE-28-28 | 2026-10-22 | NUEVO | 2026-10-22 | 28 | 10.5
28229 - PIAZZA PPTO C | P-80 | Tremie 1" | Concreto | Pilotes kely conas comunes #95 pilote kely #148 y pilote kely #134 | 2026-04-30 | 2026-05-28 | 2026-05-28 | 28 | 27.6 | 39.2 | 142 | TREMIE | 28 | TREMIE-28-28 | 2026-10-22 | NUEVO | 2026-10-22 | 28 | 11.6
28229 - PIAZZA PPTO C | P-80 | Tremie 1" | Concreto | Pilotes kely conas comunes #95 pilote kely #148 y pilote kely #134 | 2026-04-30 | 2026-05-28 | 2026-05-28 | 28 | 27.6 | 37.9 | 137.3 | TREMIE | 28 | TREMIE-28-28 | 2026-10-22 | NUEVO | 2026-10-22 | 28 | 10.3
28229 - PIAZZA PPTO C | P-80 | Tremie 1" | Concreto | Pilotes kely conas comunes #95 pilote kely #148 y pilote kely #134 | 2026-04-30 | 2026-05-14 | 2026-05-14 | 14 | 27.6 | 32.3 | 117 | TREMIE | 28 | TREMIE-28-14 | 2026-10-22 | NUEVO | 2026-10-22 | 19.79 | 4.7
28229 - PIAZZA PPTO C | P-80 | Tremie 1" | Concreto | Pilotes kely conas comunes #95 pilote kely #148 y pilote kely #134 | 2026-04-30 | 2026-05-14 | 2026-05-14 | 14 | 27.6 | 31.7 | 114.9 | TREMIE | 28 | TREMIE-28-14 | 2026-10-22 | NUEVO | 2026-10-22 | 19.79 | 4.1
28229 - PIAZZA PPTO C | P-80 | Tremie 1" | Concreto | Pilotes kely conas comunes #95 pilote kely #148 y pilote kely #134 | 2026-04-30 | 2026-05-07 | 2026-05-08 | 7 | 27.6 | 26.4 | 95.7 | TREMIE | 28 | TREMIE-28-7 | 2026-10-22 | NUEVO | 2026-10-22 | 15.68 | -1.2
28229 - PIAZZA PPTO C | P-80 | Tremie 1" | Concreto | Pilotes kely conas comunes #95 pilote kely #148 y pilote kely #134 | 2026-04-30 | 2026-05-07 | 2026-05-08 | 7 | 27.6 | 25.7 | 93.1 | TREMIE | 28 | TREMIE-28-7 | 2026-10-22 | NUEVO | 2026-10-22 | 15.68 | -1.9
28229 - PIAZZA PPTO C | P-80 | Tremie 1" | Concreto | Pilotes kely zonas comunes #95 pilote kely #148 y pilote kely #134 | 2026-04-30 | 2026-05-03 | 2026-05-05 | 3 | 27.6 | 21.8 | 79 | TREMIE | 28 | TREMIE-28-3 | 2026-10-22 | NUEVO | 2026-10-22 | 8.4 | -5.8
28229 - PIAZZA PPTO C | P-80 | Tremie 1" | Concreto | Pilotes kely zonas comunes #95 pilote kely #148 y pilote kely #134 | 2026-04-30 | 2026-05-03 | 2026-05-05 | 3 | 27.6 | 20.9 | 75.7 | TREMIE | 28 | TREMIE-28-3 | 2026-10-22 | NUEVO | 2026-10-22 | 8.4 | -6.7
28229 - PIAZZA PPTO C | P-81 | Tremie ½" | Concreto | Pilote kely torre 1 #14 pilote kely #39 | 2026-04-30 | 2026-05-28 | 2026-05-28 | 28 | 34.5 | 46.5 | 134.8 | TREMIE | 41 | TREMIE-41-28 | 2026-10-22 | NUEVO | 2026-10-22 |  | 12
28229 - PIAZZA PPTO C | P-81 | Tremie ½" | Concreto | Pilote kely torre 1 #14 pilote kely #39 | 2026-04-30 | 2026-05-28 | 2026-05-28 | 28 | 34.5 | 45.5 | 131.9 | TREMIE | 41 | TREMIE-41-28 | 2026-10-22 | NUEVO | 2026-10-22 |  | 11
28229 - PIAZZA PPTO C | P-81 | Tremie ½" | Concreto | Pilote kely torre 1 #14 pilote kely #39 | 2026-04-30 | 2026-05-28 | 2026-05-28 | 28 | 34.5 | 46.8 | 135.7 | TREMIE | 41 | TREMIE-41-28 | 2026-10-22 | NUEVO | 2026-10-22 |  | 12.3
28229 - PIAZZA PPTO C | P-81 | Tremie ½" | Concreto | Pilote kely torre 1 #14 pilote kely #39 | 2026-04-30 | 2026-05-14 | 2026-05-14 | 14 | 34.5 | 38.7 | 112.2 | TREMIE | 41 | TREMIE-41-14 | 2026-10-22 | NUEVO | 2026-10-22 |  | 4.2
28229 - PIAZZA PPTO C | P-81 | Tremie ½" | Concreto | Pilote kely torre 1 #14 pilote kely #39 | 2026-04-30 | 2026-05-14 | 2026-05-14 | 14 | 34.5 | 39 | 113 | TREMIE | 41 | TREMIE-41-14 | 2026-10-22 | NUEVO | 2026-10-22 |  | 4.5
28229 - PIAZZA PPTO C | P-81 | Tremie ½" | Concreto | Pilote kely torre 1 #14 pilote kely #39 | 2026-04-30 | 2026-05-07 | 2026-05-08 | 7 | 34.5 | 31.4 | 91 | TREMIE | 41 | TREMIE-41-7 | 2026-10-22 | NUEVO | 2026-10-22 |  | -3.1
28229 - PIAZZA PPTO C | P-81 | Tremie ½" | Concreto | Pilote kely torre 1 #14 pilote kely #39 | 2026-04-30 | 2026-05-07 | 2026-05-08 | 7 | 34.5 | 31.8 | 92.2 | TREMIE | 41 | TREMIE-41-7 | 2026-10-22 | NUEVO | 2026-10-22 |  | -2.7
28229 - PIAZZA PPTO C | P-81 | Tremie ½" | Concreto | Pilote kely torre 1 #14 pilote kely #39 | 2026-04-30 | 2026-05-03 | 2026-05-05 | 3 | 34.5 | 28 | 81.2 | TREMIE | 41 | TREMIE-41-3 | 2026-10-22 | NUEVO | 2026-10-22 |  | -6.5
28229 - PIAZZA PPTO C | P-81 | Tremie ½" | Concreto | Pilote kely torre 1 #14 pilote kely #39 | 2026-04-30 | 2026-05-03 | 2026-05-05 | 3 | 34.5 | 28.2 | 81.7 | TREMIE | 41 | TREMIE-41-3 | 2026-10-22 | NUEVO | 2026-10-22 |  | -6.3
28229 - PIAZZA PPTO C | P-82 | Tremie ½" | Concreto | Pilote kely torre 2 #46 | 2026-04-30 | 2026-05-28 | 2026-05-28 | 28 | 34.5 | 40.3 | 116.8 | TREMIE | 41 | TREMIE-41-28 | 2026-10-22 | NUEVO | 2026-10-22 |  | 5.8
28229 - PIAZZA PPTO C | P-82 | Tremie ½" | Concreto | Pilote kely torre 2 #46 | 2026-04-30 | 2026-05-28 | 2026-05-28 | 28 | 34.5 | 41.3 | 119.7 | TREMIE | 41 | TREMIE-41-28 | 2026-10-22 | NUEVO | 2026-10-22 |  | 6.8
28229 - PIAZZA PPTO C | P-82 | Tremie ½" | Concreto | Pilote kely torre 2 #46 | 2026-04-30 | 2026-05-28 | 2026-05-28 | 28 | 34.5 | 42 | 121.7 | TREMIE | 41 | TREMIE-41-28 | 2026-10-22 | NUEVO | 2026-10-22 |  | 7.5
28229 - PIAZZA PPTO C | P-82 | Tremie ½" | Concreto | Pilote kely torre 2 #46 | 2026-04-30 | 2026-05-14 | 2026-05-14 | 14 | 34.5 | 34.5 | 100 | TREMIE | 41 | TREMIE-41-14 | 2026-10-22 | NUEVO | 2026-10-22 |  | 0
28229 - PIAZZA PPTO C | P-82 | Tremie ½" | Concreto | Pilote kely torre 2 #46 | 2026-04-30 | 2026-05-14 | 2026-05-14 | 14 | 34.5 | 33.5 | 97.1 | TREMIE | 41 | TREMIE-41-14 | 2026-10-22 | NUEVO | 2026-10-22 |  | -1
28229 - PIAZZA PPTO C | P-82 | Tremie ½" | Concreto | Pilote kely torre 2 #46 | 2026-04-30 | 2026-05-07 | 2026-05-08 | 7 | 34.5 | 29 | 84.1 | TREMIE | 41 | TREMIE-41-7 | 2026-10-22 | NUEVO | 2026-10-22 |  | -5.5
28229 - PIAZZA PPTO C | P-82 | Tremie ½" | Concreto | Pilote kely torre 2 #46 | 2026-04-30 | 2026-05-07 | 2026-05-08 | 7 | 34.5 | 29.4 | 85.2 | TREMIE | 41 | TREMIE-41-7 | 2026-10-22 | NUEVO | 2026-10-22 |  | -5.1
28229 - PIAZZA PPTO C | P-82 | Tremie ½" | Concreto | Pilote kely torre 2 #46 | 2026-04-30 | 2026-05-03 | 2026-05-05 | 3 | 34.5 | 25.7 | 74.5 | TREMIE | 41 | TREMIE-41-3 | 2026-10-22 | NUEVO | 2026-10-22 |  | -8.8
28229 - PIAZZA PPTO C | P-82 | Tremie ½" | Concreto | Pilote kely torre 2 #46 | 2026-04-30 | 2026-05-03 | 2026-05-05 | 3 | 34.5 | 24.8 | 71.9 | TREMIE | 41 | TREMIE-41-3 | 2026-10-22 | NUEVO | 2026-10-22 |  | -9.7
28229 - PIAZZA PPTO C | P-94 | Tremie 1/2 | Concreto | Pilote Kelly torre 1 #20 | 2026-05-06 | 2026-06-03 | 2026-06-03 | 28 | 34.5 | 48.8 | 141.4 | TREMIE | 41 | TREMIE-41-28 | 2026-10-22 | NUEVO | 2026-10-22 |  | 14.3
28229 - PIAZZA PPTO C | P-94 | Tremie 1/2 | Concreto | Pilote Kelly torre 1 #20 | 2026-05-06 | 2026-06-03 | 2026-06-03 | 28 | 34.5 | 49.4 | 143.2 | TREMIE | 41 | TREMIE-41-28 | 2026-10-22 | NUEVO | 2026-10-22 |  | 14.9
28229 - PIAZZA PPTO C | P-94 | Tremie 1/2 | Concreto | Pilote Kelly torre 1 #20 | 2026-05-06 | 2026-06-03 | 2026-06-03 | 28 | 34.5 | 48.2 | 139.7 | TREMIE | 41 | TREMIE-41-28 | 2026-10-22 | NUEVO | 2026-10-22 |  | 13.7
28229 - PIAZZA PPTO C | P-94 | Tremie 1/2 | Concreto | Pilote Kelly torre 1 #20 | 2026-05-06 | 2026-05-20 | 2026-05-20 | 14 | 34.5 | 42 | 121.7 | TREMIE | 41 | TREMIE-41-14 | 2026-10-22 | NUEVO | 2026-10-22 |  | 7.5
28229 - PIAZZA PPTO C | P-94 | Tremie 1/2 | Concreto | Pilote Kelly torre 1 #20 | 2026-05-06 | 2026-05-20 | 2026-05-20 | 14 | 34.5 | 40.8 | 118.3 | TREMIE | 41 | TREMIE-41-14 | 2026-10-22 | NUEVO | 2026-10-22 |  | 6.3
28229 - PIAZZA PPTO C | P-94 | Tremie 1/2 | Concreto | Pilote Kelly torre 1 #20 | 2026-05-06 | 2026-05-13 | 2026-05-13 | 7 | 34.5 | 34.5 | 100 | TREMIE | 41 | TREMIE-41-7 | 2026-10-22 | NUEVO | 2026-10-22 |  | 0
28229 - PIAZZA PPTO C | P-94 | Tremie 1/2 | Concreto | Pilote Kelly torre 1 #20 | 2026-05-06 | 2026-05-13 | 2026-05-13 | 7 | 34.5 | 34.2 | 99.1 | TREMIE | 41 | TREMIE-41-7 | 2026-10-22 | NUEVO | 2026-10-22 |  | -0.3
28229 - PIAZZA PPTO C | P-94 | Tremie 1/2 | Concreto | Pilote Kelly torre 1 #20 | 2026-05-06 | 2026-05-09 | 2026-05-13 | 3 | 34.5 | 29.1 | 84.3 | TREMIE | 41 | TREMIE-41-3 | 2026-10-22 | NUEVO | 2026-10-22 |  | -5.4
28229 - PIAZZA PPTO C | P-94 | Tremie 1/2 | Concreto | Pilote Kelly torre 1 #20 | 2026-05-06 | 2026-05-09 | 2026-05-13 | 3 | 34.5 | 28.6 | 82.9 | TREMIE | 41 | TREMIE-41-3 | 2026-10-22 | NUEVO | 2026-10-22 |  | -5.9
28229 - PIAZZA PPTO C | P-95 | Tremie 1/2 | Concreto | Pilote Kelly torre 2 #41 y pilote Kely #22 | 2026-05-06 | 2026-06-03 | 2026-06-03 | 28 | 34.5 | 54.7 | 158.6 | TREMIE | 41 | TREMIE-41-28 | 2026-10-22 | NUEVO | 2026-10-22 |  | 20.2
28229 - PIAZZA PPTO C | P-95 | Tremie 1/2 | Concreto | Pilote Kelly torre 2 #41 y pilote Kely #22 | 2026-05-06 | 2026-06-03 | 2026-06-03 | 28 | 34.5 | 53.2 | 154.2 | TREMIE | 41 | TREMIE-41-28 | 2026-10-22 | NUEVO | 2026-10-22 |  | 18.7
28229 - PIAZZA PPTO C | P-95 | Tremie 1/2 | Concreto | Pilote Kelly torre 2 #41 y pilote Kely #22 | 2026-05-06 | 2026-06-03 | 2026-06-03 | 28 | 34.5 | 54.4 | 157.7 | TREMIE | 41 | TREMIE-41-28 | 2026-10-22 | NUEVO | 2026-10-22 |  | 19.9
28229 - PIAZZA PPTO C | P-95 | Tremie 1/2 | Concreto | Pilote Kelly torre 2 #41 y pilote Kely #22 | 2026-05-06 | 2026-05-20 | 2026-05-20 | 14 | 34.5 | 44.5 | 129 | TREMIE | 41 | TREMIE-41-14 | 2026-10-22 | NUEVO | 2026-10-22 |  | 10
28229 - PIAZZA PPTO C | P-95 | Tremie 1/2 | Concreto | Pilote Kelly torre 2 #41 y pilote Kely #22 | 2026-05-06 | 2026-05-20 | 2026-05-20 | 14 | 34.5 | 45.6 | 132.2 | TREMIE | 41 | TREMIE-41-14 | 2026-10-22 | NUEVO | 2026-10-22 |  | 11.1
28229 - PIAZZA PPTO C | P-95 | Tremie 1/2 | Concreto | Pilote Kelly torre 2 #41 y pilote Kely #22 | 2026-05-06 | 2026-05-13 | 2026-05-13 | 7 | 34.5 | 37.7 | 109.3 | TREMIE | 41 | TREMIE-41-7 | 2026-10-22 | NUEVO | 2026-10-22 |  | 3.2
28229 - PIAZZA PPTO C | P-95 | Tremie 1/2 | Concreto | Pilote Kelly torre 2 #41 y pilote Kely #22 | 2026-05-06 | 2026-05-13 | 2026-05-13 | 7 | 34.5 | 37.3 | 108.1 | TREMIE | 41 | TREMIE-41-7 | 2026-10-22 | NUEVO | 2026-10-22 |  | 2.8
28229 - PIAZZA PPTO C | P-95 | Tremie 1/2 | Concreto | Pilote Kelly torre 2 #41 y pilote Kely #22 | 2026-05-06 | 2026-05-09 | 2026-05-13 | 3 | 34.5 | 31.8 | 92.2 | TREMIE | 41 | TREMIE-41-3 | 2026-10-22 | NUEVO | 2026-10-22 |  | -2.7
28229 - PIAZZA PPTO C | P-95 | Tremie 1/2 | Concreto | Pilote Kelly torre 2 #41 y pilote Kely #22 | 2026-05-06 | 2026-05-09 | 2026-05-13 | 3 | 34.5 | 31.3 | 90.7 | TREMIE | 41 | TREMIE-41-3 | 2026-10-22 | NUEVO | 2026-10-22 |  | -3.2
28229 - PIAZZA PPTO C | P-96 | Tremie 1" | Concreto | Zonas comunes pilote kelly #132 y pilote kelly #55 | 2026-05-06 | 2026-06-03 | 2026-06-03 | 28 | 27.6 | 41 | 148.6 | TREMIE | 28 | TREMIE-28-28 | 2026-10-22 | NUEVO | 2026-10-22 | 28 | 13.4
28229 - PIAZZA PPTO C | P-96 | Tremie 1" | Concreto | Zonas comunes pilote kelly #132 y pilote kelly #55 | 2026-05-06 | 2026-06-03 | 2026-06-03 | 28 | 27.6 | 41.9 | 151.8 | TREMIE | 28 | TREMIE-28-28 | 2026-10-22 | NUEVO | 2026-10-22 | 28 | 14.3
28229 - PIAZZA PPTO C | P-96 | Tremie 1" | Concreto | Zonas comunes pilote kelly #132 y pilote kelly #55 | 2026-05-06 | 2026-06-03 | 2026-06-03 | 28 | 27.6 | 42.1 | 152.5 | TREMIE | 28 | TREMIE-28-28 | 2026-10-22 | NUEVO | 2026-10-22 | 28 | 14.5
28229 - PIAZZA PPTO C | P-96 | Tremie 1" | Concreto | Zonas comunes pilote kelly #132 y pilote kelly #55 | 2026-05-06 | 2026-05-20 | 2026-05-20 | 14 | 27.6 | 35.5 | 128.6 | TREMIE | 28 | TREMIE-28-14 | 2026-10-22 | NUEVO | 2026-10-22 | 19.79 | 7.9
28229 - PIAZZA PPTO C | P-96 | Tremie 1" | Concreto | Zonas comunes pilote kelly #132 y pilote kelly #55 | 2026-05-06 | 2026-05-20 | 2026-05-20 | 14 | 27.6 | 35.3 | 127.9 | TREMIE | 28 | TREMIE-28-14 | 2026-10-22 | NUEVO | 2026-10-22 | 19.79 | 7.7
28229 - PIAZZA PPTO C | P-96 | Tremie 1" | Concreto | Zonas comunes pilote kelly #132 y pilote kelly #55 | 2026-05-06 | 2026-05-13 | 2026-05-13 | 7 | 27.6 | 29.4 | 106.5 | TREMIE | 28 | TREMIE-28-7 | 2026-10-22 | NUEVO | 2026-10-22 | 15.68 | 1.8
28229 - PIAZZA PPTO C | P-96 | Tremie 1" | Concreto | Zonas comunes pilote kelly #132 y pilote kelly #55 | 2026-05-06 | 2026-05-13 | 2026-05-13 | 7 | 27.6 | 29.1 | 105.4 | TREMIE | 28 | TREMIE-28-7 | 2026-10-22 | NUEVO | 2026-10-22 | 15.68 | 1.5
28229 - PIAZZA PPTO C | P-96 | Tremie 1" | Concreto | Zonas comunes pilote kelly #132 y pilote kelly #55 | 2026-05-06 | 2026-05-09 | 2026-05-13 | 3 | 27.6 | 25.7 | 93.1 | TREMIE | 28 | TREMIE-28-3 | 2026-10-22 | NUEVO | 2026-10-22 | 8.4 | -1.9
28229 - PIAZZA PPTO C | P-96 | Tremie 1" | Concreto | Zonas comunes pilote kelly #132 y pilote kelly #55 | 2026-05-06 | 2026-05-09 | 2026-05-13 | 3 | 27.6 | 25.1 | 90.9 | TREMIE | 28 | TREMIE-28-3 | 2026-10-22 | NUEVO | 2026-10-22 | 8.4 | -2.5
28229 - PIAZZA PPTO C | P-97 | Tremie 1/2" | Concreto | Pilote kelly torre 2 #15 | 2026-05-06 | 2026-06-03 | 2026-06-03 | 28 | 34.5 | 44.7 | 129.6 | TREMIE | 41 | TREMIE-41-28 | 2026-10-22 | NUEVO | 2026-10-22 |  | 10.2
28229 - PIAZZA PPTO C | P-97 | Tremie 1/2" | Concreto | Pilote kelly torre 2 #15 | 2026-05-06 | 2026-06-03 | 2026-06-03 | 28 | 34.5 | 44.9 | 130.1 | TREMIE | 41 | TREMIE-41-28 | 2026-10-22 | NUEVO | 2026-10-22 |  | 10.4
28229 - PIAZZA PPTO C | P-97 | Tremie 1/2" | Concreto | Pilote kelly torre 2 #15 | 2026-05-06 | 2026-06-03 | 2026-06-03 | 28 | 34.5 | 45.9 | 133 | TREMIE | 41 | TREMIE-41-28 | 2026-10-22 | NUEVO | 2026-10-22 |  | 11.4
28229 - PIAZZA PPTO C | P-97 | Tremie 1/2" | Concreto | Pilote kelly torre 2 #15 | 2026-05-06 | 2026-05-20 | 2026-05-20 | 14 | 34.5 | 37.7 | 109.3 | TREMIE | 41 | TREMIE-41-14 | 2026-10-22 | NUEVO | 2026-10-22 |  | 3.2
28229 - PIAZZA PPTO C | P-97 | Tremie 1/2" | Concreto | Pilote kelly torre 2 #15 | 2026-05-06 | 2026-05-20 | 2026-05-20 | 14 | 34.5 | 37.4 | 108.4 | TREMIE | 41 | TREMIE-41-14 | 2026-10-22 | NUEVO | 2026-10-22 |  | 2.9
28229 - PIAZZA PPTO C | P-97 | Tremie 1/2" | Concreto | Pilote kelly torre 2 #15 | 2026-05-06 | 2026-05-13 | 2026-05-13 | 7 | 34.5 | 31.8 | 92.2 | TREMIE | 41 | TREMIE-41-7 | 2026-10-22 | NUEVO | 2026-10-22 |  | -2.7
28229 - PIAZZA PPTO C | P-97 | Tremie 1/2" | Concreto | Pilote kelly torre 2 #15 | 2026-05-06 | 2026-05-13 | 2026-05-13 | 7 | 34.5 | 31.6 | 91.6 | TREMIE | 41 | TREMIE-41-7 | 2026-10-22 | NUEVO | 2026-10-22 |  | -2.9
28229 - PIAZZA PPTO C | P-97 | Tremie 1/2" | Concreto | Pilote kelly torre 2 #15 | 2026-05-06 | 2026-05-09 | 2026-05-13 | 3 | 34.5 | 27.9 | 80.9 | TREMIE | 41 | TREMIE-41-3 | 2026-10-22 | NUEVO | 2026-10-22 |  | -6.6
28229 - PIAZZA PPTO C | P-97 | Tremie 1/2" | Concreto | Pilote kelly torre 2 #15 | 2026-05-06 | 2026-05-09 | 2026-05-13 | 3 | 34.5 | 27.3 | 79.1 | TREMIE | 41 | TREMIE-41-3 | 2026-10-22 | NUEVO | 2026-10-22 |  | -7.2
28229 - PIAZZA PPTO C | P-99 | Tremie 1/2" | Concreto | Pilote Kelly torre 1 #17 y pilote kelly #26 | 2026-05-07 | 2026-06-04 | 2026-06-05 | 28 | 34.5 | 44.7 | 129.6 | TREMIE | 41 | TREMIE-41-28 | 2026-10-22 | NUEVO | 2026-10-22 |  | 10.2
28229 - PIAZZA PPTO C | P-99 | Tremie 1/2" | Concreto | Pilote Kelly torre 1 #17 y pilote kelly #26 | 2026-05-07 | 2026-06-04 | 2026-06-05 | 28 | 34.5 | 46.7 | 135.4 | TREMIE | 41 | TREMIE-41-28 | 2026-10-22 | NUEVO | 2026-10-22 |  | 12.2
28229 - PIAZZA PPTO C | P-99 | Tremie 1/2" | Concreto | Pilote Kelly torre 1 #17 y pilote kelly #26 | 2026-05-07 | 2026-06-04 | 2026-06-05 | 28 | 34.5 | 45.8 | 132.8 | TREMIE | 41 | TREMIE-41-28 | 2026-10-22 | NUEVO | 2026-10-22 |  | 11.3
28229 - PIAZZA PPTO C | P-99 | Tremie 1/2" | Concreto | Pilote Kelly torre 1 #17 y pilote kelly #26 | 2026-05-07 | 2026-05-21 | 2026-05-22 | 14 | 34.5 | 38.4 | 111.3 | TREMIE | 41 | TREMIE-41-14 | 2026-10-22 | NUEVO | 2026-10-22 |  | 3.9
28229 - PIAZZA PPTO C | P-99 | Tremie 1/2" | Concreto | Pilote Kelly torre 1 #17 y pilote kelly #26 | 2026-05-07 | 2026-05-21 | 2026-05-22 | 14 | 34.5 | 38.2 | 110.7 | TREMIE | 41 | TREMIE-41-14 | 2026-10-22 | NUEVO | 2026-10-22 |  | 3.7
28229 - PIAZZA PPTO C | P-99 | Tremie 1/2" | Concreto | Pilote Kelly torre 1 #17 y pilote kelly #26 | 2026-05-07 | 2026-05-14 | 2026-05-14 | 7 | 34.5 | 34.4 | 99.7 | TREMIE | 41 | TREMIE-41-7 | 2026-10-22 | NUEVO | 2026-10-22 |  | -0.1
28229 - PIAZZA PPTO C | P-99 | Tremie 1/2" | Concreto | Pilote Kelly torre 1 #17 y pilote kelly #26 | 2026-05-07 | 2026-05-14 | 2026-05-14 | 7 | 34.5 | 34.1 | 98.8 | TREMIE | 41 | TREMIE-41-7 | 2026-10-22 | NUEVO | 2026-10-22 |  | -0.4
28229 - PIAZZA PPTO C | P-99 | Tremie 1/2" | Concreto | Pilote Kelly torre 1 #17 y pilote kelly #26 | 2026-05-07 | 2026-05-10 | 2026-05-13 | 3 | 34.5 | 28.7 | 83.2 | TREMIE | 41 | TREMIE-41-3 | 2026-10-22 | NUEVO | 2026-10-22 |  | -5.8
28229 - PIAZZA PPTO C | P-99 | Tremie 1/2" | Concreto | Pilote Kelly torre 1 #17 y pilote kelly #26 | 2026-05-07 | 2026-05-10 | 2026-05-13 | 3 | 34.5 | 28.2 | 81.7 | TREMIE | 41 | TREMIE-41-3 | 2026-10-22 | NUEVO | 2026-10-22 |  | -6.3
28229 - PIAZZA PPTO C | P137 | Tremie 1" | Concreto | Zonas comunes pilotes Kelly 76 y Pilote Kelly 131 | 2026-05-23 | 2026-06-20 | 2026-06-22 | 28 | 27.6 | 28.7 | 104 | TREMIE | 28 | TREMIE-28-28 | 2026-10-22 | NUEVO | 2026-10-22 | 28 | 1.1
28229 - PIAZZA PPTO C | P137 | Tremie 1" | Concreto | Zonas comunes pilotes Kelly 76 y Pilote Kelly 131 | 2026-05-23 | 2026-06-20 | 2026-06-22 | 28 | 27.6 | 27.8 | 100.7 | TREMIE | 28 | TREMIE-28-28 | 2026-10-22 | NUEVO | 2026-10-22 | 28 | 0.2
28229 - PIAZZA PPTO C | P137 | Tremie 1" | Concreto | Zonas comunes pilotes Kelly 76 y Pilote Kelly 131 | 2026-05-23 | 2026-06-20 | 2026-06-22 | 28 | 27.6 | 28.1 | 101.8 | TREMIE | 28 | TREMIE-28-28 | 2026-10-22 | NUEVO | 2026-10-22 | 28 | 0.5
28229 - PIAZZA PPTO C | P137 | Tremie 1" | Concreto | Zonas comunes pilotes Kelly 76 y Pilote Kelly 131 | 2026-05-23 | 2026-06-06 | 2026-06-10 | 14 | 27.6 | 24.7 | 89.5 | TREMIE | 28 | TREMIE-28-14 | 2026-10-22 | NUEVO | 2026-10-22 | 19.79 | -2.9
28229 - PIAZZA PPTO C | P137 | Tremie 1" | Concreto | Zonas comunes pilotes Kelly 76 y Pilote Kelly 131 | 2026-05-23 | 2026-06-06 | 2026-06-10 | 14 | 27.6 | 24.9 | 90.2 | TREMIE | 28 | TREMIE-28-14 | 2026-10-22 | NUEVO | 2026-10-22 | 19.79 | -2.7
28229 - PIAZZA PPTO C | P137 | Tremie 1" | Concreto | Zonas comunes pilotes Kelly 76 y Pilote Kelly 131 | 2026-05-23 | 2026-05-30 | 2026-06-01 | 7 | 27.6 | 20.9 | 75.7 | TREMIE | 28 | TREMIE-28-7 | 2026-10-22 | NUEVO | 2026-10-22 | 15.68 | -6.7
28229 - PIAZZA PPTO C | P137 | Tremie 1" | Concreto | Zonas comunes pilotes Kelly 76 y Pilote Kelly 131 | 2026-05-23 | 2026-05-30 | 2026-06-01 | 7 | 27.6 | 21.1 | 76.4 | TREMIE | 28 | TREMIE-28-7 | 2026-10-22 | NUEVO | 2026-10-22 | 15.68 | -6.5
28229 - PIAZZA PPTO C | P137 | Tremie 1" | Concreto | Zonas comunes pilotes Kelly 76 y Pilote Kelly 131 | 2026-05-23 | 2026-05-26 | 2026-05-28 | 3 | 27.6 | 14.5 | 52.5 | TREMIE | 28 | TREMIE-28-3 | 2026-10-22 | NUEVO | 2026-10-22 | 8.4 | -13.1
28229 - PIAZZA PPTO C | P137 | Tremie 1" | Concreto | Zonas comunes pilotes Kelly 76 y Pilote Kelly 131 | 2026-05-23 | 2026-05-26 | 2026-05-28 | 3 | 27.6 | 14.1 | 51.1 | TREMIE | 28 | TREMIE-28-3 | 2026-10-22 | NUEVO | 2026-10-22 | 8.4 | -13.5
28229 - PIAZZA PPTO C | PL - 220 | Outinord Ind 1/2" | Concreto | Placa piso 1 Torre 1 eje 13 al 9 entre A - G | 2026-08-12 | 2026-09-09 | 2026-09-11 | 28 | 34.5 | 55 | 159.4 | PLACA | 41 | PLACA-41-28 | 2026-10-22 | NUEVO | 2026-10-22 | 41 | 20.5
28229 - PIAZZA PPTO C | PL - 220 | Outinord Ind 1/2" | Concreto | Placa piso 1 Torre 1 eje 13 al 9 entre A - G | 2026-08-12 | 2026-09-09 | 2026-09-11 | 28 | 34.5 | 53.9 | 156.2 | PLACA | 41 | PLACA-41-28 | 2026-10-22 | NUEVO | 2026-10-22 | 41 | 19.4
28229 - PIAZZA PPTO C | PL - 220 | Outinord Ind 1/2" | Concreto | Placa piso 1 Torre 1 eje 13 al 9 entre A - G | 2026-08-12 | 2026-09-09 | 2026-09-11 | 28 | 34.5 | 54.8 | 158.8 | PLACA | 41 | PLACA-41-28 | 2026-10-22 | NUEVO | 2026-10-22 | 41 | 20.3
28229 - PIAZZA PPTO C | PL - 220 | Outinord Ind 1/2" | Concreto | Placa piso 1 Torre 1 eje 13 al 9 entre A - G | 2026-08-12 | 2026-08-26 | 2026-08-27 | 14 | 34.5 | 45.2 | 131 | PLACA | 41 | PLACA-41-14 | 2026-10-22 | NUEVO | 2026-10-22 | 31.71 | 10.7
28229 - PIAZZA PPTO C | PL - 220 | Outinord Ind 1/2" | Concreto | Placa piso 1 Torre 1 eje 13 al 9 entre A - G | 2026-08-12 | 2026-08-26 | 2026-08-27 | 14 | 34.5 | 45.1 | 130.7 | PLACA | 41 | PLACA-41-14 | 2026-10-22 | NUEVO | 2026-10-22 | 31.71 | 10.6
28229 - PIAZZA PPTO C | PL - 220 | Outinord Ind 1/2" | Concreto | Placa piso 1 Torre 1 eje 13 al 9 entre A - G | 2026-08-12 | 2026-08-19 | 2026-08-21 | 7 | 34.5 | 38 | 110.1 | PLACA | 41 | PLACA-41-7 | 2026-10-22 | NUEVO | 2026-10-22 | 27.06 | 3.5
28229 - PIAZZA PPTO C | PL - 220 | Outinord Ind 1/2" | Concreto | Placa piso 1 Torre 1 eje 13 al 9 entre A - G | 2026-08-12 | 2026-08-19 | 2026-08-21 | 7 | 34.5 | 37 | 107.2 | PLACA | 41 | PLACA-41-7 | 2026-10-22 | NUEVO | 2026-10-22 | 27.06 | 2.5
28229 - PIAZZA PPTO C | PL - 220 | Outinord Ind 1/2" | Concreto | Placa piso 1 Torre 1 eje 13 al 9 entre A - G | 2026-08-12 | 2026-08-15 | 2026-08-19 | 3 | 34.5 | 31.3 | 90.7 | PLACA | 41 | PLACA-41-3 | 2026-10-22 | NUEVO | 2026-10-22 | 18.45 | -3.2
28229 - PIAZZA PPTO C | PL - 220 | Outinord Ind 1/2" | Concreto | Placa piso 1 Torre 1 eje 13 al 9 entre A - G | 2026-08-12 | 2026-08-15 | 2026-08-19 | 3 | 34.5 | 30.3 | 87.8 | PLACA | 41 | PLACA-41-3 | 2026-10-22 | NUEVO | 2026-10-22 | 18.45 | -4.2
28229 - PIAZZA PPTO C | PL - 250 | Outinord Ind 1" | Concreto | Placa torre 1 eje 13 al 19 entre A - G porteria y administración y apto 203 | 2026-09-08 | 2026-10-06 | 2026-10-06 | 28 | 34.5 | 45 | 130.4 | PLACA | 41 | PLACA-41-28 | 2026-10-22 | NUEVO | 2026-10-22 | 41 | 10.5
28229 - PIAZZA PPTO C | PL - 250 | Outinord Ind 1" | Concreto | Placa torre 1 eje 13 al 19 entre A - G porteria y administración y apto 203 | 2026-09-08 | 2026-10-06 | 2026-10-06 | 28 | 34.5 | 46.2 | 133.9 | PLACA | 41 | PLACA-41-28 | 2026-10-22 | NUEVO | 2026-10-22 | 41 | 11.7
28229 - PIAZZA PPTO C | PL - 250 | Outinord Ind 1" | Concreto | Placa torre 1 eje 13 al 19 entre A - G porteria y administración y apto 203 | 2026-09-08 | 2026-10-06 | 2026-10-06 | 28 | 34.5 | 45.2 | 131 | PLACA | 41 | PLACA-41-28 | 2026-10-22 | NUEVO | 2026-10-22 | 41 | 10.7
28229 - PIAZZA PPTO C | PL - 250 | Outinord Ind 1" | Concreto | Placa torre 1 eje 13 al 19 entre A - G porteria y administración y apto 203 | 2026-09-08 | 2026-09-22 | 2026-09-22 | 14 | 34.5 | 38.7 | 112.2 | PLACA | 41 | PLACA-41-14 | 2026-10-22 | NUEVO | 2026-10-22 | 31.71 | 4.2
28229 - PIAZZA PPTO C | PL - 250 | Outinord Ind 1" | Concreto | Placa torre 1 eje 13 al 19 entre A - G porteria y administración y apto 203 | 2026-09-08 | 2026-09-22 | 2026-09-22 | 14 | 34.5 | 37.6 | 109 | PLACA | 41 | PLACA-41-14 | 2026-10-22 | NUEVO | 2026-10-22 | 31.71 | 3.1
28229 - PIAZZA PPTO C | PL - 250 | Outinord Ind 1" | Concreto | Placa torre 1 eje 13 al 19 entre A - G porteria y administración y apto 203 | 2026-09-08 | 2026-09-15 | 2026-09-16 | 7 | 34.5 | 29.9 | 86.7 | PLACA | 41 | PLACA-41-7 | 2026-10-22 | NUEVO | 2026-10-22 | 27.06 | -4.6
28229 - PIAZZA PPTO C | PL - 250 | Outinord Ind 1" | Concreto | Placa torre 1 eje 13 al 19 entre A - G porteria y administración y apto 203 | 2026-09-08 | 2026-09-15 | 2026-09-16 | 7 | 34.5 | 29.1 | 84.3 | PLACA | 41 | PLACA-41-7 | 2026-10-22 | NUEVO | 2026-10-22 | 27.06 | -5.4
28229 - PIAZZA PPTO C | PL - 250 | Outinord Ind 1" | Concreto | Placa torre 1 eje 13 al 19 entre A - G porteria y administración y apto 203 | 2026-09-08 | 2026-09-11 | 2026-09-16 | 3 | 34.5 | 24.5 | 71 | PLACA | 41 | PLACA-41-3 | 2026-10-22 | NUEVO | 2026-10-22 | 18.45 | -10
28229 - PIAZZA PPTO C | PL - 250 | Outinord Ind 1" | Concreto | Placa torre 1 eje 13 al 19 entre A - G porteria y administración y apto 203 | 2026-09-08 | 2026-09-11 | 2026-09-16 | 3 | 34.5 | 23.7 | 68.7 | PLACA | 41 | PLACA-41-3 | 2026-10-22 | NUEVO | 2026-10-22 | 18.45 | -10.8
28229 - PIAZZA PPTO C | PL - 254 | OUTINORD IND 1" | Concreto | Placa entrepiso torre 1 eje 9 al 5 entre A - G apt 202 y depositos | 2026-09-15 | 2026-10-13 | 2026-10-13 | 28 | 34.5 | 51.7 | 149.9 | PLACA | 41 | PLACA-41-28 | 2026-10-22 | NUEVO | 2026-10-22 | 41 | 17.2
28229 - PIAZZA PPTO C | PL - 254 | OUTINORD IND 1" | Concreto | Placa entrepiso torre 1 eje 9 al 5 entre A - G apt 202 y depositos | 2026-09-15 | 2026-10-13 | 2026-10-13 | 28 | 34.5 | 52.1 | 151 | PLACA | 41 | PLACA-41-28 | 2026-10-22 | NUEVO | 2026-10-22 | 41 | 17.6
28229 - PIAZZA PPTO C | PL - 254 | OUTINORD IND 1" | Concreto | Placa entrepiso torre 1 eje 9 al 5 entre A - G apt 202 y depositos | 2026-09-15 | 2026-10-13 | 2026-10-13 | 28 | 34.5 | 52.7 | 152.8 | PLACA | 41 | PLACA-41-28 | 2026-10-22 | NUEVO | 2026-10-22 | 41 | 18.2
28229 - PIAZZA PPTO C | PL - 254 | OUTINORD IND 1" | Concreto | Placa entrepiso torre 1 eje 9 al 5 entre A - G apt 202 y depositos | 2026-09-15 | 2026-09-29 | 2026-09-29 | 14 | 34.5 | 42.5 | 123.2 | PLACA | 41 | PLACA-41-14 | 2026-10-22 | NUEVO | 2026-10-22 | 31.71 | 8
28229 - PIAZZA PPTO C | PL - 254 | OUTINORD IND 1" | Concreto | Placa entrepiso torre 1 eje 9 al 5 entre A - G apt 202 y depositos | 2026-09-15 | 2026-09-29 | 2026-09-29 | 14 | 34.5 | 43.4 | 125.8 | PLACA | 41 | PLACA-41-14 | 2026-10-22 | NUEVO | 2026-10-22 | 31.71 | 8.9
28229 - PIAZZA PPTO C | PL - 254 | OUTINORD IND 1" | Concreto | Placa entrepiso torre 1 eje 9 al 5 entre A - G apt 202 y depositos | 2026-09-15 | 2026-09-22 | 2026-09-22 | 7 | 34.5 | 35.7 | 103.5 | PLACA | 41 | PLACA-41-7 | 2026-10-22 | NUEVO | 2026-10-22 | 27.06 | 1.2
28229 - PIAZZA PPTO C | PL - 254 | OUTINORD IND 1" | Concreto | Placa entrepiso torre 1 eje 9 al 5 entre A - G apt 202 y depositos | 2026-09-15 | 2026-09-22 | 2026-09-22 | 7 | 34.5 | 36.3 | 105.2 | PLACA | 41 | PLACA-41-7 | 2026-10-22 | NUEVO | 2026-10-22 | 27.06 | 1.8
28229 - PIAZZA PPTO C | PL - 254 | OUTINORD IND 1" | Concreto | Placa entrepiso torre 1 eje 9 al 5 entre A - G apt 202 y depositos | 2026-09-15 | 2026-09-18 | 2026-09-18 | 3 | 34.5 | 30.5 | 88.4 | PLACA | 41 | PLACA-41-3 | 2026-10-22 | NUEVO | 2026-10-22 | 18.45 | -4
28229 - PIAZZA PPTO C | PL - 254 | OUTINORD IND 1" | Concreto | Placa entrepiso torre 1 eje 9 al 5 entre A - G apt 202 y depositos | 2026-09-15 | 2026-09-18 | 2026-09-18 | 3 | 34.5 | 30.2 | 87.5 | PLACA | 41 | PLACA-41-3 | 2026-10-22 | NUEVO | 2026-10-22 | 18.45 | -4.3
28229 - PIAZZA PPTO C | PL - 255 | TREMIE 1 / 2" | Concreto | Pilote kely torre 3 #281 | 2026-09-15 | 2026-10-13 | 2026-10-13 | 28 | 34.5 | 45.6 | 132.2 | TREMIE | 41 | TREMIE-41-28 | 2026-10-22 | NUEVO | 2026-10-22 |  | 11.1
28229 - PIAZZA PPTO C | PL - 255 | TREMIE 1 / 2" | Concreto | Pilote kely torre 3 #281 | 2026-09-15 | 2026-10-13 | 2026-10-13 | 28 | 34.5 | 46.6 | 135.1 | TREMIE | 41 | TREMIE-41-28 | 2026-10-22 | NUEVO | 2026-10-22 |  | 12.1
28229 - PIAZZA PPTO C | PL - 255 | TREMIE 1 / 2" | Concreto | Pilote kely torre 3 #281 | 2026-09-15 | 2026-10-13 | 2026-10-13 | 28 | 34.5 | 46.1 | 133.6 | TREMIE | 41 | TREMIE-41-28 | 2026-10-22 | NUEVO | 2026-10-22 |  | 11.6
28229 - PIAZZA PPTO C | PL - 255 | TREMIE 1 / 2" | Concreto | Pilote kely torre 3 #281 | 2026-09-15 | 2026-09-29 | 2026-09-29 | 14 | 34.5 | 37.9 | 109.9 | TREMIE | 41 | TREMIE-41-14 | 2026-10-22 | NUEVO | 2026-10-22 |  | 3.4
28229 - PIAZZA PPTO C | PL - 255 | TREMIE 1 / 2" | Concreto | Pilote kely torre 3 #281 | 2026-09-15 | 2026-09-29 | 2026-09-29 | 14 | 34.5 | 38.3 | 111 | TREMIE | 41 | TREMIE-41-14 | 2026-10-22 | NUEVO | 2026-10-22 |  | 3.8
28229 - PIAZZA PPTO C | PL - 255 | TREMIE 1 / 2" | Concreto | Pilote kely torre 3 #281 | 2026-09-15 | 2026-09-22 | 2026-09-22 | 7 | 34.5 | 34.4 | 99.7 | TREMIE | 41 | TREMIE-41-7 | 2026-10-22 | NUEVO | 2026-10-22 |  | -0.1
28229 - PIAZZA PPTO C | PL - 255 | TREMIE 1 / 2" | Concreto | Pilote kely torre 3 #281 | 2026-09-15 | 2026-09-22 | 2026-09-22 | 7 | 34.5 | 33.1 | 95.9 | TREMIE | 41 | TREMIE-41-7 | 2026-10-22 | NUEVO | 2026-10-22 |  | -1.4
28229 - PIAZZA PPTO C | PL - 255 | TREMIE 1 / 2" | Concreto | Pilote kely torre 3 #281 | 2026-09-15 | 2026-09-18 | 2026-09-18 | 3 | 34.5 | 26.3 | 76.2 | TREMIE | 41 | TREMIE-41-3 | 2026-10-22 | NUEVO | 2026-10-22 |  | -8.2
28229 - PIAZZA PPTO C | PL - 255 | TREMIE 1 / 2" | Concreto | Pilote kely torre 3 #281 | 2026-09-15 | 2026-09-18 | 2026-09-18 | 3 | 34.5 | 26.1 | 75.7 | TREMIE | 41 | TREMIE-41-3 | 2026-10-22 | NUEVO | 2026-10-22 |  | -8.4
28229 - PIAZZA PPTO C | PL - 256 | TREMIE 1 / 2" | Concreto | Pilote kely torre 3 # 300 y pilote kely #293 | 2026-09-16 | 2026-10-14 | 2026-10-15 | 28 | 34.5 | 60.7 | 175.9 | TREMIE | 41 | TREMIE-41-28 | 2026-10-22 | NUEVO | 2026-10-22 |  | 26.2
28229 - PIAZZA PPTO C | PL - 256 | TREMIE 1 / 2" | Concreto | Pilote kely torre 3 # 300 y pilote kely #293 | 2026-09-16 | 2026-10-14 | 2026-10-15 | 28 | 34.5 | 60.2 | 174.5 | TREMIE | 41 | TREMIE-41-28 | 2026-10-22 | NUEVO | 2026-10-22 |  | 25.7
28229 - PIAZZA PPTO C | PL - 256 | TREMIE 1 / 2" | Concreto | Pilote kely torre 3 # 300 y pilote kely #293 | 2026-09-16 | 2026-10-14 | 2026-10-15 | 28 | 34.5 | 59.3 | 171.9 | TREMIE | 41 | TREMIE-41-28 | 2026-10-22 | NUEVO | 2026-10-22 |  | 24.8
28229 - PIAZZA PPTO C | PL - 256 | TREMIE 1 / 2" | Concreto | Pilote kely torre 3 # 300 y pilote kely #293 | 2026-09-16 | 2026-09-30 | 2026-10-01 | 14 | 34.5 | 48.1 | 139.4 | TREMIE | 41 | TREMIE-41-14 | 2026-10-22 | NUEVO | 2026-10-22 |  | 13.6
28229 - PIAZZA PPTO C | PL - 256 | TREMIE 1 / 2" | Concreto | Pilote kely torre 3 # 300 y pilote kely #293 | 2026-09-16 | 2026-09-30 | 2026-10-01 | 14 | 34.5 | 50.5 | 146.4 | TREMIE | 41 | TREMIE-41-14 | 2026-10-22 | NUEVO | 2026-10-22 |  | 16
28229 - PIAZZA PPTO C | PL - 256 | TREMIE 1 / 2" | Concreto | Pilote kely torre 3 # 300 y pilote kely #293 | 2026-09-16 | 2026-09-23 | 2026-09-25 | 7 | 34.5 | 42.5 | 123.2 | TREMIE | 41 | TREMIE-41-7 | 2026-10-22 | NUEVO | 2026-10-22 |  | 8
28229 - PIAZZA PPTO C | PL - 256 | TREMIE 1 / 2" | Concreto | Pilote kely torre 3 # 300 y pilote kely #293 | 2026-09-16 | 2026-09-23 | 2026-09-25 | 7 | 34.5 | 42.2 | 122.3 | TREMIE | 41 | TREMIE-41-7 | 2026-10-22 | NUEVO | 2026-10-22 |  | 7.7
28229 - PIAZZA PPTO C | PL - 256 | TREMIE 1 / 2" | Concreto | Pilote kely torre 3 # 300 y pilote kely #293 | 2026-09-16 | 2026-09-19 | 2026-09-22 | 3 | 34.5 | 36 | 104.3 | TREMIE | 41 | TREMIE-41-3 | 2026-10-22 | NUEVO | 2026-10-22 |  | 1.5
28229 - PIAZZA PPTO C | PL - 256 | TREMIE 1 / 2" | Concreto | Pilote kely torre 3 # 300 y pilote kely #293 | 2026-09-16 | 2026-09-19 | 2026-09-22 | 3 | 34.5 | 35.5 | 102.9 | TREMIE | 41 | TREMIE-41-3 | 2026-10-22 | NUEVO | 2026-10-22 |  | 1
28229 - PIAZZA PPTO C | PL - 261 | Outinord IND 1" | Concreto | Placa entre piso Torre 1 eje 5 al 1 entre A - G Apto 201 y depósitos | 2026-09-19 | 2026-10-17 | 2026-10-19 | 28 | 34.5 | 57.8 | 167.5 | PLACA | 41 | PLACA-41-28 | 2026-10-22 | NUEVO | 2026-10-22 | 41 | 23.3
28229 - PIAZZA PPTO C | PL - 261 | Outinord IND 1" | Concreto | Placa entre piso Torre 1 eje 5 al 1 entre A - G Apto 201 y depósitos | 2026-09-19 | 2026-10-17 | 2026-10-19 | 28 | 34.5 | 56.6 | 164.1 | PLACA | 41 | PLACA-41-28 | 2026-10-22 | NUEVO | 2026-10-22 | 41 | 22.1
28229 - PIAZZA PPTO C | PL - 261 | Outinord IND 1" | Concreto | Placa entre piso Torre 1 eje 5 al 1 entre A - G Apto 201 y depósitos | 2026-09-19 | 2026-10-17 | 2026-10-19 | 28 | 34.5 | 58.3 | 169 | PLACA | 41 | PLACA-41-28 | 2026-10-22 | NUEVO | 2026-10-22 | 41 | 23.8
28229 - PIAZZA PPTO C | PL - 261 | Outinord IND 1" | Concreto | Placa entre piso Torre 1 eje 5 al 1 entre A - G Apto 201 y depósitos | 2026-09-19 | 2026-10-03 | 2026-10-06 | 14 | 34.5 | 48.1 | 139.4 | PLACA | 41 | PLACA-41-14 | 2026-10-22 | NUEVO | 2026-10-22 | 31.71 | 13.6
28229 - PIAZZA PPTO C | PL - 261 | Outinord IND 1" | Concreto | Placa entre piso Torre 1 eje 5 al 1 entre A - G Apto 201 y depósitos | 2026-09-19 | 2026-10-03 | 2026-10-06 | 14 | 34.5 | 47.5 | 137.7 | PLACA | 41 | PLACA-41-14 | 2026-10-22 | NUEVO | 2026-10-22 | 31.71 | 13
28229 - PIAZZA PPTO C | PL - 261 | Outinord IND 1" | Concreto | Placa entre piso Torre 1 eje 5 al 1 entre A - G Apto 201 y depósitos | 2026-09-19 | 2026-09-26 | 2026-09-29 | 7 | 34.5 | 40.6 | 117.7 | PLACA | 41 | PLACA-41-7 | 2026-10-22 | NUEVO | 2026-10-22 | 27.06 | 6.1
28229 - PIAZZA PPTO C | PL - 261 | Outinord IND 1" | Concreto | Placa entre piso Torre 1 eje 5 al 1 entre A - G Apto 201 y depósitos | 2026-09-19 | 2026-09-26 | 2026-09-29 | 7 | 34.5 | 39.9 | 115.7 | PLACA | 41 | PLACA-41-7 | 2026-10-22 | NUEVO | 2026-10-22 | 27.06 | 5.4
28229 - PIAZZA PPTO C | PL - 261 | Outinord IND 1" | Concreto | Placa entre piso Torre 1 eje 5 al 1 entre A - G Apto 201 y depósitos | 2026-09-19 | 2026-09-24 | 2026-09-29 | 5 | 34.5 | 34.9 | 101.2 | PLACA | 41 | PLACA-41-5 | 2026-10-22 | NUEVO | 2026-10-22 | 22.75 | 0.4
28229 - PIAZZA PPTO C | PL - 261 | Outinord IND 1" | Concreto | Placa entre piso Torre 1 eje 5 al 1 entre A - G Apto 201 y depósitos | 2026-09-19 | 2026-09-24 | 2026-09-29 | 5 | 34.5 | 35.2 | 102 | PLACA | 41 | PLACA-41-5 | 2026-10-22 | NUEVO | 2026-10-22 | 22.75 | 0.7
28229 - PIAZZA PPTO C | PL - 271 | Outinord IND 1” | Concreto | Placa Entre Piso Torre 1 Eje 13 al 9 Entre A – D Apt 304 | 2026-09-25 | 2026-10-09 | 2026-10-13 | 14 | 34.5 | 44.5 | 129 | PLACA | 41 | PLACA-41-14 | 2026-10-22 | NUEVO | 2026-10-22 | 31.71 | 10
28229 - PIAZZA PPTO C | PL - 271 | Outinord IND 1” | Concreto | Placa Entre Piso Torre 1 Eje 13 al 9 Entre A – D Apt 304 | 2026-09-25 | 2026-10-09 | 2026-10-13 | 14 | 34.5 | 43.6 | 126.4 | PLACA | 41 | PLACA-41-14 | 2026-10-22 | NUEVO | 2026-10-22 | 31.71 | 9.1
28229 - PIAZZA PPTO C | PL - 271 | Outinord IND 1” | Concreto | Placa Entre Piso Torre 1 Eje 13 al 9 Entre A – D Apt 304 | 2026-09-25 | 2026-10-02 | 2026-10-02 | 7 | 34.5 | 36.6 | 106.1 | PLACA | 41 | PLACA-41-7 | 2026-10-22 | NUEVO | 2026-10-22 | 27.06 | 2.1
28229 - PIAZZA PPTO C | PL - 271 | Outinord IND 1” | Concreto | Placa Entre Piso Torre 1 Eje 13 al 9 Entre A – D Apt 304 | 2026-09-25 | 2026-10-02 | 2026-10-02 | 7 | 34.5 | 37.1 | 107.5 | PLACA | 41 | PLACA-41-7 | 2026-10-22 | NUEVO | 2026-10-22 | 27.06 | 2.6
28229 - PIAZZA PPTO C | PL - 271 | Outinord IND 1” | Concreto | Placa Entre Piso Torre 1 Eje 13 al 9 Entre A – D Apt 304 | 2026-09-25 | 2026-09-29 | 2026-10-01 | 4 | 34.5 | 30.9 | 89.6 | PLACA | 41 | PLACA-41-4 | 2026-10-22 | NUEVO | 2026-10-22 | 20.6 | -3.6
28229 - PIAZZA PPTO C | PL - 271 | Outinord IND 1” | Concreto | Placa Entre Piso Torre 1 Eje 13 al 9 Entre A – D Apt 304 | 2026-09-25 | 2026-09-29 | 2026-10-01 | 4 | 34.5 | 31.2 | 90.4 | PLACA | 41 | PLACA-41-4 | 2026-10-22 | NUEVO | 2026-10-22 | 20.6 | -3.3
28229 - PIAZZA PPTO C | PL - 280 | OUTINORD IND 1" | Concreto | Placa entre piso torre 1 eje 9 al 5 entre A - C apt 305 y eje 7 al 4 entre G - C apt 302 | 2026-09-30 | 2026-10-14 | 2026-10-15 | 14 | 34.5 | 41.5 | 120.3 | PLACA | 41 | PLACA-41-14 | 2026-10-22 | NUEVO | 2026-10-22 | 31.71 | 7
28229 - PIAZZA PPTO C | PL - 280 | OUTINORD IND 1" | Concreto | Placa entre piso torre 1 eje 9 al 5 entre A - C apt 305 y eje 7 al 4 entre G - C apt 302 | 2026-09-30 | 2026-10-14 | 2026-10-15 | 14 | 34.5 | 42.3 | 122.6 | PLACA | 41 | PLACA-41-14 | 2026-10-22 | NUEVO | 2026-10-22 | 31.71 | 7.8
28229 - PIAZZA PPTO C | PL - 280 | OUTINORD IND 1" | Concreto | Placa entre piso torre 1 eje 9 al 5 entre A - C apt 305 y eje 7 al 4 entre G - C apt 302 | 2026-09-30 | 2026-10-07 | 2026-10-08 | 7 | 34.5 | 35.1 | 101.7 | PLACA | 41 | PLACA-41-7 | 2026-10-22 | NUEVO | 2026-10-22 | 27.06 | 0.6
28229 - PIAZZA PPTO C | PL - 280 | OUTINORD IND 1" | Concreto | Placa entre piso torre 1 eje 9 al 5 entre A - C apt 305 y eje 7 al 4 entre G - C apt 302 | 2026-09-30 | 2026-10-07 | 2026-10-08 | 7 | 34.5 | 34.8 | 100.9 | PLACA | 41 | PLACA-41-7 | 2026-10-22 | NUEVO | 2026-10-22 | 27.06 | 0.3
28229 - PIAZZA PPTO C | PL - 280 | OUTINORD IND 1" | Concreto | Placa entre piso torre 1 eje 9 al 5 entre A - C apt 305 y eje 7 al 4 entre G - C apt 302 | 2026-09-30 | 2026-10-03 | 2026-10-06 | 3 | 34.5 | 27.4 | 79.4 | PLACA | 41 | PLACA-41-3 | 2026-10-22 | NUEVO | 2026-10-22 | 18.45 | -7.1
28229 - PIAZZA PPTO C | PL - 280 | OUTINORD IND 1" | Concreto | Placa entre piso torre 1 eje 9 al 5 entre A - C apt 305 y eje 7 al 4 entre G - C apt 302 | 2026-09-30 | 2026-10-03 | 2026-10-06 | 3 | 34.5 | 27.7 | 80.3 | PLACA | 41 | PLACA-41-3 | 2026-10-22 | NUEVO | 2026-10-22 | 18.45 | -6.8
28229 - PIAZZA PPTO C | PL - 287 | Outinord IND 1 | Concreto | Placa entrepiso Torre 1 eje 1 al 4 entre D - G Apto 301 | 2026-10-02 | 2026-10-16 | 2026-10-19 | 14 | 34.5 | 49.9 | 144.6 | PLACA | 41 | PLACA-41-14 | 2026-10-22 | NUEVO | 2026-10-22 | 31.71 | 15.4
28229 - PIAZZA PPTO C | PL - 287 | Outinord IND 1 | Concreto | Placa entrepiso Torre 1 eje 1 al 4 entre D - G Apto 301 | 2026-10-02 | 2026-10-16 | 2026-10-19 | 14 | 34.5 | 50.6 | 146.7 | PLACA | 41 | PLACA-41-14 | 2026-10-22 | NUEVO | 2026-10-22 | 31.71 | 16.1
28229 - PIAZZA PPTO C | PL - 287 | Outinord IND 1 | Concreto | Placa entrepiso Torre 1 eje 1 al 4 entre D - G Apto 301 | 2026-10-02 | 2026-10-09 | 2026-10-13 | 7 | 34.5 | 43.5 | 126.1 | PLACA | 41 | PLACA-41-7 | 2026-10-22 | NUEVO | 2026-10-22 | 27.06 | 9
28229 - PIAZZA PPTO C | PL - 287 | Outinord IND 1 | Concreto | Placa entrepiso Torre 1 eje 1 al 4 entre D - G Apto 301 | 2026-10-02 | 2026-10-09 | 2026-10-13 | 7 | 34.5 | 44 | 127.5 | PLACA | 41 | PLACA-41-7 | 2026-10-22 | NUEVO | 2026-10-22 | 27.06 | 9.5
28229 - PIAZZA PPTO C | PL - 287 | Outinord IND 1 | Concreto | Placa entrepiso Torre 1 eje 1 al 4 entre D - G Apto 301 | 2026-10-02 | 2026-10-06 | 2026-10-08 | 4 | 34.5 | 36.8 | 106.7 | PLACA | 41 | PLACA-41-4 | 2026-10-22 | NUEVO | 2026-10-22 | 20.6 | 2.3
28229 - PIAZZA PPTO C | PL - 287 | Outinord IND 1 | Concreto | Placa entrepiso Torre 1 eje 1 al 4 entre D - G Apto 301 | 2026-10-02 | 2026-10-06 | 2026-10-08 | 4 | 34.5 | 36.2 | 104.9 | PLACA | 41 | PLACA-41-4 | 2026-10-22 | NUEVO | 2026-10-22 | 20.6 | 1.7
28229 - PIAZZA PPTO C | PL - 291 | Outinord IND 1" | Concreto | Placa entrepiso Torre 1 eje 4 al 1 entre A - C Apto 306 | 2026-10-05 | 2026-10-19 | 2026-10-19 | 14 | 34.5 | 47.1 | 136.5 | PLACA | 41 | PLACA-41-14 | 2026-10-22 | NUEVO | 2026-10-22 | 31.71 | 12.6
28229 - PIAZZA PPTO C | PL - 291 | Outinord IND 1" | Concreto | Placa entrepiso Torre 1 eje 4 al 1 entre A - C Apto 306 | 2026-10-05 | 2026-10-19 | 2026-10-19 | 14 | 34.5 | 46.5 | 134.8 | PLACA | 41 | PLACA-41-14 | 2026-10-22 | NUEVO | 2026-10-22 | 31.71 | 12
28229 - PIAZZA PPTO C | PL - 291 | Outinord IND 1" | Concreto | Placa entrepiso Torre 1 eje 4 al 1 entre A - C Apto 306 | 2026-10-05 | 2026-10-12 | 2026-10-13 | 7 | 34.5 | 40.1 | 116.2 | PLACA | 41 | PLACA-41-7 | 2026-10-22 | NUEVO | 2026-10-22 | 27.06 | 5.6
28229 - PIAZZA PPTO C | PL - 291 | Outinord IND 1" | Concreto | Placa entrepiso Torre 1 eje 4 al 1 entre A - C Apto 306 | 2026-10-05 | 2026-10-12 | 2026-10-13 | 7 | 34.5 | 40 | 115.9 | PLACA | 41 | PLACA-41-7 | 2026-10-22 | NUEVO | 2026-10-22 | 27.06 | 5.5
28229 - PIAZZA PPTO C | PL - 291 | Outinord IND 1" | Concreto | Placa entrepiso Torre 1 eje 4 al 1 entre A - C Apto 306 | 2026-10-05 | 2026-10-08 | 2026-10-13 | 3 | 34.5 | 32.6 | 94.5 | PLACA | 41 | PLACA-41-3 | 2026-10-22 | NUEVO | 2026-10-22 | 18.45 | -1.9
28229 - PIAZZA PPTO C | PL - 291 | Outinord IND 1" | Concreto | Placa entrepiso Torre 1 eje 4 al 1 entre A - C Apto 306 | 2026-10-05 | 2026-10-08 | 2026-10-13 | 3 | 34.5 | 33 | 95.7 | PLACA | 41 | PLACA-41-3 | 2026-10-22 | NUEVO | 2026-10-22 | 18.45 | -1.5
28229 - PIAZZA PPTO C | PL - 292 | Outinord IND 1" | Concreto | Placa entrepiso Torre 1 eje 9 al 3 entre A - C Apto 404 | 2026-10-06 | 2026-10-20 | 2026-10-21 | 14 | 34.5 | 33.8 | 98 | PLACA | 41 | PLACA-41-14 | 2026-10-22 | NUEVO | 2026-10-22 | 31.71 | -0.7
28229 - PIAZZA PPTO C | PL - 292 | Outinord IND 1" | Concreto | Placa entrepiso Torre 1 eje 9 al 3 entre A - C Apto 404 | 2026-10-06 | 2026-10-20 | 2026-10-21 | 14 | 34.5 | 34.3 | 99.4 | PLACA | 41 | PLACA-41-14 | 2026-10-22 | NUEVO | 2026-10-22 | 31.71 | -0.2
28229 - PIAZZA PPTO C | PL - 292 | Outinord IND 1" | Concreto | Placa entrepiso Torre 1 eje 9 al 3 entre A - C Apto 404 | 2026-10-06 | 2026-10-13 | 2026-10-15 | 7 | 34.5 | 30 | 87 | PLACA | 41 | PLACA-41-7 | 2026-10-22 | NUEVO | 2026-10-22 | 27.06 | -4.5
28229 - PIAZZA PPTO C | PL - 292 | Outinord IND 1" | Concreto | Placa entrepiso Torre 1 eje 9 al 3 entre A - C Apto 404 | 2026-10-06 | 2026-10-13 | 2026-10-15 | 7 | 34.5 | 28.5 | 82.6 | PLACA | 41 | PLACA-41-7 | 2026-10-22 | NUEVO | 2026-10-22 | 27.06 | -6
28229 - PIAZZA PPTO C | PL - 292 | Outinord IND 1" | Concreto | Placa entrepiso Torre 1 eje 9 al 3 entre A - C Apto 404 | 2026-10-06 | 2026-10-09 | 2026-10-13 | 3 | 34.5 | 22.7 | 65.8 | PLACA | 41 | PLACA-41-3 | 2026-10-22 | NUEVO | 2026-10-22 | 18.45 | -11.8
28229 - PIAZZA PPTO C | PL - 292 | Outinord IND 1" | Concreto | Placa entrepiso Torre 1 eje 9 al 3 entre A - C Apto 404 | 2026-10-06 | 2026-10-09 | 2026-10-13 | 3 | 34.5 | 22.8 | 66.1 | PLACA | 41 | PLACA-41-3 | 2026-10-22 | NUEVO | 2026-10-22 | 18.45 | -11.7
28229 - PIAZZA PPTO C | PL - 299 | Outinord IND 1" | Concreto | Placa entrepiso eje 7 al 13 entre D - G Apt. 403 torre 1 | 2026-10-07 | 2026-10-21 | 2026-10-21 | 14 | 34.5 | 46.3 | 134.2 | PLACA | 41 | PLACA-41-14 | 2026-10-22 | NUEVO | 2026-10-22 | 31.71 | 11.8
28229 - PIAZZA PPTO C | PL - 299 | Outinord IND 1" | Concreto | Placa entrepiso eje 7 al 13 entre D - G Apt. 403 torre 1 | 2026-10-07 | 2026-10-21 | 2026-10-21 | 14 | 34.5 | 46.7 | 135.4 | PLACA | 41 | PLACA-41-14 | 2026-10-22 | NUEVO | 2026-10-22 | 31.71 | 12.2
28229 - PIAZZA PPTO C | PL - 299 | Outinord IND 1" | Concreto | Placa entrepiso eje 7 al 13 entre D - G Apt. 403 torre 1 | 2026-10-07 | 2026-10-14 | 2026-10-15 | 7 | 34.5 | 39.9 | 115.7 | PLACA | 41 | PLACA-41-7 | 2026-10-22 | NUEVO | 2026-10-22 | 27.06 | 5.4
28229 - PIAZZA PPTO C | PL - 299 | Outinord IND 1" | Concreto | Placa entrepiso eje 7 al 13 entre D - G Apt. 403 torre 1 | 2026-10-07 | 2026-10-14 | 2026-10-15 | 7 | 34.5 | 39.5 | 114.5 | PLACA | 41 | PLACA-41-7 | 2026-10-22 | NUEVO | 2026-10-22 | 27.06 | 5
28229 - PIAZZA PPTO C | PL - 299 | Outinord IND 1" | Concreto | Placa entrepiso eje 7 al 13 entre D - G Apt. 403 torre 1 | 2026-10-07 | 2026-10-13 | 2026-10-15 | 6 | 34.5 | 38.1 | 110.4 | PLACA | 41 | PLACA-41-6 | 2026-10-22 | NUEVO | 2026-10-22 | 24.91 | 3.6
28229 - PIAZZA PPTO C | PL - 299 | Outinord IND 1" | Concreto | Placa entrepiso eje 7 al 13 entre D - G Apt. 403 torre 1 | 2026-10-07 | 2026-10-13 | 2026-10-15 | 6 | 34.5 | 37.8 | 109.6 | PLACA | 41 | PLACA-41-6 | 2026-10-22 | NUEVO | 2026-10-22 | 24.91 | 3.3
28229 - PIAZZA PPTO C | PL - 303 | Outinord IND 1" | Concreto | Placa entrepiso torre 1 eje 4 al 7 entre D - G Apt. 402 y eje 5 al 9 entre A - D Apt. 405 | 2026-10-09 | 2026-10-16 | 2026-10-19 | 7 | 34.5 | 32.5 | 94.2 | PLACA | 41 | PLACA-41-7 | 2026-10-22 | NUEVO | 2026-10-22 | 27.06 | -2
28229 - PIAZZA PPTO C | PL - 303 | Outinord IND 1" | Concreto | Placa entrepiso torre 1 eje 4 al 7 entre D - G Apt. 402 y eje 5 al 9 entre A - D Apt. 405 | 2026-10-09 | 2026-10-16 | 2026-10-19 | 7 | 34.5 | 32.9 | 95.4 | PLACA | 41 | PLACA-41-7 | 2026-10-22 | NUEVO | 2026-10-22 | 27.06 | -1.6
28229 - PIAZZA PPTO C | PL - 303 | Outinord IND 1" | Concreto | Placa entrepiso torre 1 eje 4 al 7 entre D - G Apt. 402 y eje 5 al 9 entre A - D Apt. 405 | 2026-10-09 | 2026-10-13 | 2026-10-15 | 4 | 34.5 | 28.9 | 83.8 | PLACA | 41 | PLACA-41-4 | 2026-10-22 | NUEVO | 2026-10-22 | 20.6 | -5.6
28229 - PIAZZA PPTO C | PL - 303 | Outinord IND 1" | Concreto | Placa entrepiso torre 1 eje 4 al 7 entre D - G Apt. 402 y eje 5 al 9 entre A - D Apt. 405 | 2026-10-09 | 2026-10-13 | 2026-10-15 | 4 | 34.5 | 27.7 | 80.3 | PLACA | 41 | PLACA-41-4 | 2026-10-22 | NUEVO | 2026-10-22 | 20.6 | -6.8
28229 - PIAZZA PPTO C | PL-277 | Outinord IND 1" | Concreto | Placa entrepiso torre 1 eje 13 al 7 entre A-C apt 201 | 2026-09-28 | 2026-10-12 | 2026-10-13 | 14 | 34.5 | 43 | 124.6 | PLACA | 41 | PLACA-41-14 | 2026-10-22 | NUEVO | 2026-10-22 | 31.71 | 8.5
28229 - PIAZZA PPTO C | PL-277 | Outinord IND 1" | Concreto | Placa entrepiso torre 1 eje 13 al 7 entre A-C apt 201 | 2026-09-28 | 2026-10-12 | 2026-10-13 | 14 | 34.5 | 43.9 | 127.2 | PLACA | 41 | PLACA-41-14 | 2026-10-22 | NUEVO | 2026-10-22 | 31.71 | 9.4
28229 - PIAZZA PPTO C | PL-277 | Outinord IND 1" | Concreto | Placa entrepiso torre 1 eje 13 al 7 entre A-C apt 201 | 2026-09-28 | 2026-10-05 | 2026-10-06 | 7 | 34.5 | 36.4 | 105.5 | PLACA | 41 | PLACA-41-7 | 2026-10-22 | NUEVO | 2026-10-22 | 27.06 | 1.9
28229 - PIAZZA PPTO C | PL-277 | Outinord IND 1" | Concreto | Placa entrepiso torre 1 eje 13 al 7 entre A-C apt 201 | 2026-09-28 | 2026-10-05 | 2026-10-06 | 7 | 34.5 | 36.9 | 107 | PLACA | 41 | PLACA-41-7 | 2026-10-22 | NUEVO | 2026-10-22 | 27.06 | 2.4
28229 - PIAZZA PPTO C | PL-277 | Outinord IND 1" | Concreto | Placa entrepiso torre 1 eje 13 al 7 entre A-C apt 201 | 2026-09-28 | 2026-10-01 | 2026-10-06 | 3 | 34.5 | 26.5 | 76.8 | PLACA | 41 | PLACA-41-3 | 2026-10-22 | NUEVO | 2026-10-22 | 18.45 | -8
28229 - PIAZZA PPTO C | PL-277 | Outinord IND 1" | Concreto | Placa entrepiso torre 1 eje 13 al 7 entre A-C apt 201 | 2026-09-28 | 2026-10-01 | 2026-10-06 | 3 | 34.5 | 26.2 | 75.9 | PLACA | 41 | PLACA-41-3 | 2026-10-22 | NUEVO | 2026-10-22 | 18.45 | -8.3
28229 - PIAZZA PPTO C | PL-305 | 20044106 | Concreto | Placa entre piso eje 2 al 5 entre A - D Apt 406 | 2026-10-13 | 2026-10-20 | 2026-10-21 | 7 | 35 | 40.7 | 116.3 | PLACA | 41 | PLACA-41-7 | 2026-10-22 | NUEVO | 2026-10-22 | 27.06 | 5.7
28229 - PIAZZA PPTO C | PL-305 | 20044106 | Concreto | Placa entre piso eje 2 al 5 entre A - D Apt 406 | 2026-10-13 | 2026-10-20 | 2026-10-21 | 7 | 35 | 39.8 | 113.7 | PLACA | 41 | PLACA-41-7 | 2026-10-22 | NUEVO | 2026-10-22 | 27.06 | 4.8
28229 - PIAZZA PPTO C | PL-305 | 20044106 | Concreto | Placa entre piso eje 2 al 5 entre A - D Apt 406 | 2026-10-13 | 2026-10-16 | 2026-10-21 | 3 | 35 | 33.2 | 94.9 | PLACA | 41 | PLACA-41-3 | 2026-10-22 | NUEVO | 2026-10-22 | 18.45 | -1.8
28229 - PIAZZA PPTO C | PL-305 | 20044106 | Concreto | Placa entre piso eje 2 al 5 entre A - D Apt 406 | 2026-10-13 | 2026-10-16 | 2026-10-21 | 3 | 35 | 32.7 | 93.4 | PLACA | 41 | PLACA-41-3 | 2026-10-22 | NUEVO | 2026-10-22 | 18.45 | -2.3
28229 - PIAZZA PPTO C | PL-309 | 20044106 | Concreto | Placa entre piso torre 1 eje 1 al 4 entre C - G apt 401 | 2026-10-14 | 2026-10-21 | 2026-10-22 | 7 | 35 | 30.6 | 87.4 | PLACA | 41 | PLACA-41-7 | 2026-10-22 | NUEVO | 2026-10-22 | 27.06 | -4.4
28229 - PIAZZA PPTO C | PL-309 | 20044106 | Concreto | Placa entre piso torre 1 eje 1 al 4 entre C - G apt 401 | 2026-10-14 | 2026-10-21 | 2026-10-22 | 7 | 35 | 29.5 | 84.3 | PLACA | 41 | PLACA-41-7 | 2026-10-22 | NUEVO | 2026-10-22 | 27.06 | -5.5
28229 - PIAZZA PPTO C | PL-309 | 20044106 | Concreto | Placa entre piso torre 1 eje 1 al 4 entre C - G apt 401 | 2026-10-14 | 2026-10-17 | 2026-10-21 | 3 | 35 | 19.8 | 56.6 | PLACA | 41 | PLACA-41-3 | 2026-10-22 | NUEVO | 2026-10-22 | 18.45 | -15.2
28229 - PIAZZA PPTO C | PL-309 | 20044106 | Concreto | Placa entre piso torre 1 eje 1 al 4 entre C - G apt 401 | 2026-10-14 | 2026-10-17 | 2026-10-21 | 3 | 35 | 19.5 | 55.7 | PLACA | 41 | PLACA-41-3 | 2026-10-22 | NUEVO | 2026-10-22 | 18.45 | -15.5
28229 - PIAZZA PPTO C | PL-311 | Outinord IND 1" | Concreto | Placa entrepiso torre 1 eje 9 al 13 entre A - D Apt 504 | 2026-10-15 | 2026-10-22 | 2026-10-22 | 7 | 35 | 35.3 | 100.9 | PLACA | 41 | PLACA-41-7 | 2026-10-22 | NUEVO | 2026-10-22 | 27.06 | 0.3
28229 - PIAZZA PPTO C | PL-311 | Outinord IND 1" | Concreto | Placa entrepiso torre 1 eje 9 al 13 entre A - D Apt 504 | 2026-10-15 | 2026-10-22 | 2026-10-22 | 7 | 35 | 35.6 | 101.7 | PLACA | 41 | PLACA-41-7 | 2026-10-22 | NUEVO | 2026-10-22 | 27.06 | 0.6
28229 - PIAZZA PPTO C | PL-311 | Outinord IND 1" | Concreto | Placa entrepiso torre 1 eje 9 al 13 entre A - D Apt 504 | 2026-10-15 | 2026-10-20 | 2026-10-22 | 5 | 35 | 27.6 | 78.9 | PLACA | 41 | PLACA-41-5 | 2026-10-22 | NUEVO | 2026-10-22 | 22.75 | -7.4
28229 - PIAZZA PPTO C | PL-311 | Outinord IND 1" | Concreto | Placa entrepiso torre 1 eje 9 al 13 entre A - D Apt 504 | 2026-10-15 | 2026-10-20 | 2026-10-22 | 5 | 35 | 29.1 | 83.1 | PLACA | 41 | PLACA-41-5 | 2026-10-22 | NUEVO | 2026-10-22 | 22.75 | -5.9
28229 - PIAZZA PPTO C | PL-314 | Outinord IND 1 " | Concreto | Placa contrapiso torre 2 eje 7 al 1 entre A - D cuartos de depósitos | 2026-10-16 | 2026-10-20 | 2026-10-22 | 4 | 35 | 28.4 | 81.1 | PLACA | 41 | PLACA-41-4 | 2026-10-22 | NUEVO | 2026-10-22 | 20.6 | -6.6
28229 - PIAZZA PPTO C | PL-314 | Outinord IND 1 " | Concreto | Placa contrapiso torre 2 eje 7 al 1 entre A - D cuartos de depósitos | 2026-10-16 | 2026-10-20 | 2026-10-22 | 4 | 35 | 28 | 80 | PLACA | 41 | PLACA-41-4 | 2026-10-22 | NUEVO | 2026-10-22 | 20.6 | -7
28229 - PIAZZA PPTO C | PL-315 | Outinord IND 1 " | Concreto | Placaentre piso torre 1 eje 7 al 13 entre D - G apt 503 | 2026-10-16 | 2026-10-20 | 2026-10-22 | 4 | 35 | 38.3 | 109.4 | PLACA | 41 | PLACA-41-4 | 2026-10-22 | NUEVO | 2026-10-22 | 20.6 | 3.3
28229 - PIAZZA PPTO C | PL-315 | Outinord IND 1 " | Concreto | Placaentre piso torre 1 eje 7 al 13 entre D - G apt 503 | 2026-10-16 | 2026-10-20 | 2026-10-22 | 4 | 35 | 36.8 | 105.1 | PLACA | 41 | PLACA-41-4 | 2026-10-22 | NUEVO | 2026-10-22 | 20.6 | 1.8
28229 - PIAZZA PPTO C | PL-316 | Outinord IND 1 " | Concreto | Placacontra piso torre 2 eje 7 al 1 entre D - H apt 101 y apt 102 | 2026-10-17 | 2026-10-20 | 2026-10-22 | 3 | 35 | 30 | 85.7 | PLACA | 41 | PLACA-41-3 | 2026-10-22 | NUEVO | 2026-10-22 | 18.45 | -5
28229 - PIAZZA PPTO C | PL-316 | Outinord IND 1 " | Concreto | Placacontra piso torre 2 eje 7 al 1 entre D - H apt 101 y apt 102 | 2026-10-17 | 2026-10-20 | 2026-10-22 | 3 | 35 | 30.4 | 86.9 | PLACA | 41 | PLACA-41-3 | 2026-10-22 | NUEVO | 2026-10-22 | 18.45 | -4.6
28229 - PIAZZA PPTO C | PL-317 | Outinord IND 1 " | Concreto | Placa entrepiso torre 1 eje 5 al 19 entre A - D Apt 505 | 2026-10-17 | 2026-10-20 | 2026-10-22 | 3 | 35 | 27.6 | 78.9 | PLACA | 41 | PLACA-41-3 | 2026-10-22 | NUEVO | 2026-10-22 | 18.45 | -7.4
28229 - PIAZZA PPTO C | PL-317 | Outinord IND 1 " | Concreto | Placa entrepiso torre 1 eje 5 al 19 entre A - D Apt 505 | 2026-10-17 | 2026-10-20 | 2026-10-22 | 3 | 35 | 27.2 | 77.7 | PLACA | 41 | PLACA-41-3 | 2026-10-22 | NUEVO | 2026-10-22 | 18.45 | -7.8
23472 - TERRA PPTO C (MANZANA 4) | M - 1355 | Outinord IND 1 / 2" | Concreto | Muros torre 1 eje 12 al 14 entre A - E apt 2408 y eje 17 al 19 entre F - J apt 2410 | 2025-11-10 | 2025-12-08 | 2025-12-11 | 28 | 27.6 | 37.8 | 137 | MURO | 28 | MURO-28-28 | 2026-10-22 | NUEVO | 2026-10-22 | 28 | 10.2
23472 - TERRA PPTO C (MANZANA 4) | M - 1355 | Outinord IND 1 / 2" | Concreto | Muros torre 1 eje 12 al 14 entre A - E apt 2408 y eje 17 al 19 entre F - J apt 2410 | 2025-11-10 | 2025-12-08 | 2025-12-11 | 28 | 27.6 | 36.8 | 133.3 | MURO | 28 | MURO-28-28 | 2026-10-22 | NUEVO | 2026-10-22 | 28 | 9.2
23472 - TERRA PPTO C (MANZANA 4) | M - 1355 | Outinord IND 1 / 2" | Concreto | Muros torre 1 eje 12 al 14 entre A - E apt 2408 y eje 17 al 19 entre F - J apt 2410 | 2025-11-10 | 2025-12-08 | 2025-12-11 | 28 | 27.6 | 37 | 134.1 | MURO | 28 | MURO-28-28 | 2026-10-22 | NUEVO | 2026-10-22 | 28 | 9.4
23472 - TERRA PPTO C (MANZANA 4) | M - 1355 | Outinord IND 1 / 2" | Concreto | Muros torre 1 eje 12 al 14 entre A - E apt 2408 y eje 17 al 19 entre F - J apt 2410 | 2025-11-10 | 2025-11-24 | 2025-11-26 | 14 | 27.6 | 32.5 | 117.8 | MURO | 28 | MURO-28-14 | 2026-10-22 | NUEVO | 2026-10-22 | 21.65 | 4.9
23472 - TERRA PPTO C (MANZANA 4) | M - 1355 | Outinord IND 1 / 2" | Concreto | Muros torre 1 eje 12 al 14 entre A - E apt 2408 y eje 17 al 19 entre F - J apt 2410 | 2025-11-10 | 2025-11-24 | 2025-11-26 | 14 | 27.6 | 31.9 | 115.6 | MURO | 28 | MURO-28-14 | 2026-10-22 | NUEVO | 2026-10-22 | 21.65 | 4.3
23472 - TERRA PPTO C (MANZANA 4) | M - 1355 | Outinord IND 1 / 2" | Concreto | Muros torre 1 eje 12 al 14 entre A - E apt 2408 y eje 17 al 19 entre F - J apt 2410 | 2025-11-10 | 2025-11-17 | 2025-11-19 | 7 | 27.6 | 27.5 | 99.6 | MURO | 28 | MURO-28-7 | 2026-10-22 | NUEVO | 2026-10-22 | 18.48 | -0.1
23472 - TERRA PPTO C (MANZANA 4) | M - 1355 | Outinord IND 1 / 2" | Concreto | Muros torre 1 eje 12 al 14 entre A - E apt 2408 y eje 17 al 19 entre F - J apt 2410 | 2025-11-10 | 2025-11-17 | 2025-11-19 | 7 | 27.6 | 26.8 | 97.1 | MURO | 28 | MURO-28-7 | 2026-10-22 | NUEVO | 2026-10-22 | 18.48 | -0.8
23472 - TERRA PPTO C (MANZANA 4) | M - 1355 | Outinord IND 1 / 2" | Concreto | Muros torre 1 eje 12 al 14 entre A - E apt 2408 y eje 17 al 19 entre F - J apt 2410 | 2025-11-10 | 2025-11-13 | 2025-11-14 | 3 | 27.6 | 23.9 | 86.6 | MURO | 28 | MURO-28-3 | 2026-10-22 | NUEVO | 2026-10-22 | 12.6 | -3.7
23472 - TERRA PPTO C (MANZANA 4) | M - 1355 | Outinord IND 1 / 2" | Concreto | Muros torre 1 eje 12 al 14 entre A - E apt 2408 y eje 17 al 19 entre F - J apt 2410 | 2025-11-10 | 2025-11-13 | 2025-11-14 | 3 | 27.6 | 23.6 | 85.5 | MURO | 28 | MURO-28-3 | 2026-10-22 | NUEVO | 2026-10-22 | 12.6 | -4
23472 - TERRA PPTO C (MANZANA 4) | M - 1357 | Outinord IND 1 / 2" | Concreto | Muros torre 1 eje 12 al 17 entre F - J apt 2410 - 2411 | 2025-11-11 | 2025-12-09 | 2025-12-11 | 28 | 27.6 | 37 | 134.1 | MURO | 28 | MURO-28-28 | 2026-10-22 | NUEVO | 2026-10-22 | 28 | 9.4
23472 - TERRA PPTO C (MANZANA 4) | M - 1357 | Outinord IND 1 / 2" | Concreto | Muros torre 1 eje 12 al 17 entre F - J apt 2410 - 2411 | 2025-11-11 | 2025-12-09 | 2025-12-11 | 28 | 27.6 | 37.8 | 137 | MURO | 28 | MURO-28-28 | 2026-10-22 | NUEVO | 2026-10-22 | 28 | 10.2
23472 - TERRA PPTO C (MANZANA 4) | M - 1357 | Outinord IND 1 / 2" | Concreto | Muros torre 1 eje 12 al 17 entre F - J apt 2410 - 2411 | 2025-11-11 | 2025-12-09 | 2025-12-11 | 28 | 27.6 | 37.2 | 134.8 | MURO | 28 | MURO-28-28 | 2026-10-22 | NUEVO | 2026-10-22 | 28 | 9.6
23472 - TERRA PPTO C (MANZANA 4) | M - 1357 | Outinord IND 1 / 2" | Concreto | Muros torre 1 eje 12 al 17 entre F - J apt 2410 - 2411 | 2025-11-11 | 2025-11-25 | 2025-11-26 | 14 | 27.6 | 30.4 | 110.1 | MURO | 28 | MURO-28-14 | 2026-10-22 | NUEVO | 2026-10-22 | 21.65 | 2.8
23472 - TERRA PPTO C (MANZANA 4) | M - 1357 | Outinord IND 1 / 2" | Concreto | Muros torre 1 eje 12 al 17 entre F - J apt 2410 - 2411 | 2025-11-11 | 2025-11-25 | 2025-11-26 | 14 | 27.6 | 30.8 | 111.6 | MURO | 28 | MURO-28-14 | 2026-10-22 | NUEVO | 2026-10-22 | 21.65 | 3.2
23472 - TERRA PPTO C (MANZANA 4) | M - 1357 | Outinord IND 1 / 2" | Concreto | Muros torre 1 eje 12 al 17 entre F - J apt 2410 - 2411 | 2025-11-11 | 2025-11-18 | 2025-11-20 | 7 | 27.6 | 26.5 | 96 | MURO | 28 | MURO-28-7 | 2026-10-22 | NUEVO | 2026-10-22 | 18.48 | -1.1
23472 - TERRA PPTO C (MANZANA 4) | M - 1357 | Outinord IND 1 / 2" | Concreto | Muros torre 1 eje 12 al 17 entre F - J apt 2410 - 2411 | 2025-11-11 | 2025-11-18 | 2025-11-20 | 7 | 27.6 | 25.5 | 92.4 | MURO | 28 | MURO-28-7 | 2026-10-22 | NUEVO | 2026-10-22 | 18.48 | -2.1
23472 - TERRA PPTO C (MANZANA 4) | M - 1357 | Outinord IND 1 / 2" | Concreto | Muros torre 1 eje 12 al 17 entre F - J apt 2410 - 2411 | 2025-11-11 | 2025-11-14 | 2025-11-19 | 3 | 27.6 | 18.9 | 68.5 | MURO | 28 | MURO-28-3 | 2026-10-22 | NUEVO | 2026-10-22 | 12.6 | -8.7
23472 - TERRA PPTO C (MANZANA 4) | M - 1357 | Outinord IND 1 / 2" | Concreto | Muros torre 1 eje 12 al 17 entre F - J apt 2410 - 2411 | 2025-11-11 | 2025-11-14 | 2025-11-19 | 3 | 27.6 | 18 | 65.2 | MURO | 28 | MURO-28-3 | 2026-10-22 | NUEVO | 2026-10-22 | 12.6 | -9.6
23472 - TERRA PPTO C (MANZANA 4) | PL - 1356 | Outinord IND 1" | Concreto | Placa entrepiso torre 1 eje 1 al 5 entre F - J apt 2402 - 2403 y escalera eje 1 al 2 entre D - E costado occidental piso 21 al piso 22 | 2025-11-11 | 2025-12-09 | 2025-12-11 | 28 | 20.7 | 29.3 | 141.5 | PLACA | 21 | PLACA-21-28 | 2026-10-22 | NUEVO | 2026-10-22 | 21 | 8.6
23472 - TERRA PPTO C (MANZANA 4) | PL - 1356 | Outinord IND 1" | Concreto | Placa entrepiso torre 1 eje 1 al 5 entre F - J apt 2402 - 2403 y escalera eje 1 al 2 entre D - E costado occidental piso 21 al piso 22 | 2025-11-11 | 2025-12-09 | 2025-12-11 | 28 | 20.7 | 28.2 | 136.2 | PLACA | 21 | PLACA-21-28 | 2026-10-22 | NUEVO | 2026-10-22 | 21 | 7.5
23472 - TERRA PPTO C (MANZANA 4) | PL - 1356 | Outinord IND 1" | Concreto | Placa entrepiso torre 1 eje 1 al 5 entre F - J apt 2402 - 2403 y escalera eje 1 al 2 entre D - E costado occidental piso 21 al piso 22 | 2025-11-11 | 2025-12-09 | 2025-12-11 | 28 | 20.7 | 28 | 135.3 | PLACA | 21 | PLACA-21-28 | 2026-10-22 | NUEVO | 2026-10-22 | 21 | 7.3
23472 - TERRA PPTO C (MANZANA 4) | PL - 1356 | Outinord IND 1" | Concreto | Placa entrepiso torre 1 eje 1 al 5 entre F - J apt 2402 - 2403 y escalera eje 1 al 2 entre D - E costado occidental piso 21 al piso 22 | 2025-11-11 | 2025-11-25 | 2025-11-26 | 14 | 20.7 | 22.7 | 109.7 | PLACA | 21 | PLACA-21-14 | 2026-10-22 | NUEVO | 2026-10-22 | 16.24 | 2
23472 - TERRA PPTO C (MANZANA 4) | PL - 1356 | Outinord IND 1" | Concreto | Placa entrepiso torre 1 eje 1 al 5 entre F - J apt 2402 - 2403 y escalera eje 1 al 2 entre D - E costado occidental piso 21 al piso 22 | 2025-11-11 | 2025-11-25 | 2025-11-26 | 14 | 20.7 | 22.5 | 108.7 | PLACA | 21 | PLACA-21-14 | 2026-10-22 | NUEVO | 2026-10-22 | 16.24 | 1.8
23472 - TERRA PPTO C (MANZANA 4) | PL - 1356 | Outinord IND 1" | Concreto | Placa entrepiso torre 1 eje 1 al 5 entre F - J apt 2402 - 2403 y escalera eje 1 al 2 entre D - E costado occidental piso 21 al piso 22 | 2025-11-11 | 2025-11-18 | 2025-11-20 | 7 | 20.7 | 19.2 | 92.8 | PLACA | 21 | PLACA-21-7 | 2026-10-22 | NUEVO | 2026-10-22 | 13.86 | -1.5
23472 - TERRA PPTO C (MANZANA 4) | PL - 1356 | Outinord IND 1" | Concreto | Placa entrepiso torre 1 eje 1 al 5 entre F - J apt 2402 - 2403 y escalera eje 1 al 2 entre D - E costado occidental piso 21 al piso 22 | 2025-11-11 | 2025-11-18 | 2025-11-20 | 7 | 20.7 | 18.8 | 90.8 | PLACA | 21 | PLACA-21-7 | 2026-10-22 | NUEVO | 2026-10-22 | 13.86 | -1.9
23472 - TERRA PPTO C (MANZANA 4) | PL - 1356 | Outinord IND 1" | Concreto | Placa entrepiso torre 1 eje 1 al 5 entre F - J apt 2402 - 2403 y escalera eje 1 al 2 entre D - E costado occidental piso 21 al piso 22 | 2025-11-11 | 2025-11-14 | 2025-11-19 | 3 | 20.7 | 14.4 | 69.6 | PLACA | 21 | PLACA-21-3 | 2026-10-22 | NUEVO | 2026-10-22 | 9.45 | -6.3
23472 - TERRA PPTO C (MANZANA 4) | PL - 1356 | Outinord IND 1" | Concreto | Placa entrepiso torre 1 eje 1 al 5 entre F - J apt 2402 - 2403 y escalera eje 1 al 2 entre D - E costado occidental piso 21 al piso 22 | 2025-11-11 | 2025-11-14 | 2025-11-19 | 3 | 20.7 | 14.2 | 68.6 | PLACA | 21 | PLACA-21-3 | 2026-10-22 | NUEVO | 2026-10-22 | 9.45 | -6.5
23472 - TERRA PPTO C (MANZANA 4) | G-140 | No especificado | Concreto | Grouting eje A entre 1 al 19 apt 1904,1905,1906,1907,1908,1909 y fachada costado occidental piso 15 al piso 16 torre 1 | 2026-01-13 | 2026-02-10 | 2026-02-12 | 28 | 12.5 | 17.5 | 140 | AUTOCOMPAC | 21 | AUTOCOMPAC-21-28 | 2026-10-22 | NUEVO | 2026-10-22 |  | 5
23472 - TERRA PPTO C (MANZANA 4) | G-140 | No especificado | Concreto | Grouting eje A entre 1 al 19 apt 1904,1905,1906,1907,1908,1909 y fachada costado occidental piso 15 al piso 16 torre 1 | 2026-01-13 | 2026-02-10 | 2026-02-12 | 28 | 12.5 | 17.2 | 137.6 | AUTOCOMPAC | 21 | AUTOCOMPAC-21-28 | 2026-10-22 | NUEVO | 2026-10-22 |  | 4.7
23472 - TERRA PPTO C (MANZANA 4) | G-140 | No especificado | Concreto | Grouting eje A entre 1 al 19 apt 1904,1905,1906,1907,1908,1909 y fachada costado occidental piso 15 al piso 16 torre 1 | 2026-01-13 | 2026-02-10 | 2026-02-12 | 28 | 12.5 | 17.1 | 136.8 | AUTOCOMPAC | 21 | AUTOCOMPAC-21-28 | 2026-10-22 | NUEVO | 2026-10-22 |  | 4.6
23472 - TERRA PPTO C (MANZANA 4) | G-140 | No especificado | Concreto | Grouting eje A entre 1 al 19 apt 1904,1905,1906,1907,1908,1909 y fachada costado occidental piso 15 al piso 16 torre 1 | 2026-01-13 | 2026-01-20 | 2026-01-21 | 7 | 12.5 | 10.1 | 80.8 | AUTOCOMPAC | 21 | AUTOCOMPAC-21-7 | 2026-10-22 | NUEVO | 2026-10-22 |  | -2.4
23472 - TERRA PPTO C (MANZANA 4) | G-140 | No especificado | Concreto | Grouting eje A entre 1 al 19 apt 1904,1905,1906,1907,1908,1909 y fachada costado occidental piso 15 al piso 16 torre 1 | 2026-01-13 | 2026-01-20 | 2026-01-21 | 7 | 12.5 | 9.8 | 78.4 | AUTOCOMPAC | 21 | AUTOCOMPAC-21-7 | 2026-10-22 | NUEVO | 2026-10-22 |  | -2.7
23472 - TERRA PPTO C (MANZANA 4) | G-141 | No especificado | Concreto | Grouting torre 1 eje J entre 1 al 19 apt 1901,1902,1903,1910,1911,1912 y fachada costado occidental piso 17 al piso 18 | 2026-01-13 | 2026-02-10 | 2026-02-12 | 28 | 12.5 | 16 | 128 | AUTOCOMPAC | 21 | AUTOCOMPAC-21-28 | 2026-10-22 | NUEVO | 2026-10-22 |  | 3.5
23472 - TERRA PPTO C (MANZANA 4) | G-141 | No especificado | Concreto | Grouting torre 1 eje J entre 1 al 19 apt 1901,1902,1903,1910,1911,1912 y fachada costado occidental piso 17 al piso 18 | 2026-01-13 | 2026-02-10 | 2026-02-12 | 28 | 12.5 | 15.6 | 124.8 | AUTOCOMPAC | 21 | AUTOCOMPAC-21-28 | 2026-10-22 | NUEVO | 2026-10-22 |  | 3.1
23472 - TERRA PPTO C (MANZANA 4) | G-141 | No especificado | Concreto | Grouting torre 1 eje J entre 1 al 19 apt 1901,1902,1903,1910,1911,1912 y fachada costado occidental piso 17 al piso 18 | 2026-01-13 | 2026-02-10 | 2026-02-12 | 28 | 12.5 | 15.1 | 120.8 | AUTOCOMPAC | 21 | AUTOCOMPAC-21-28 | 2026-10-22 | NUEVO | 2026-10-22 |  | 2.6
23472 - TERRA PPTO C (MANZANA 4) | G-141 | No especificado | Concreto | Grouting torre 1 eje J entre 1 al 19 apt 1901,1902,1903,1910,1911,1912 y fachada costado occidental piso 17 al piso 18 | 2026-01-13 | 2026-01-20 | 2026-01-21 | 7 | 12.5 | 13.4 | 107.2 | AUTOCOMPAC | 21 | AUTOCOMPAC-21-7 | 2026-10-22 | NUEVO | 2026-10-22 |  | 0.9
23472 - TERRA PPTO C (MANZANA 4) | G-141 | No especificado | Concreto | Grouting torre 1 eje J entre 1 al 19 apt 1901,1902,1903,1910,1911,1912 y fachada costado occidental piso 17 al piso 18 | 2026-01-13 | 2026-01-20 | 2026-01-21 | 7 | 12.5 | 13.3 | 106.4 | AUTOCOMPAC | 21 | AUTOCOMPAC-21-7 | 2026-10-22 | NUEVO | 2026-10-22 |  | 0.8
23472 - TERRA PPTO C (MANZANA 4) | G-142 | No especificado | Concreto | Grouting torre 1 eje A entre 1 al 19 apt 2004,2005,2006,2007,2008,2009 y fachada costado occidental piso 19 y piso 20 | 2026-01-13 | 2026-02-10 | 2026-02-12 | 28 | 12.5 | 14.8 | 118.4 | AUTOCOMPAC | 21 | AUTOCOMPAC-21-28 | 2026-10-22 | NUEVO | 2026-10-22 |  | 2.3
23472 - TERRA PPTO C (MANZANA 4) | G-142 | No especificado | Concreto | Grouting torre 1 eje A entre 1 al 19 apt 2004,2005,2006,2007,2008,2009 y fachada costado occidental piso 19 y piso 20 | 2026-01-13 | 2026-02-10 | 2026-02-12 | 28 | 12.5 | 14.5 | 116 | AUTOCOMPAC | 21 | AUTOCOMPAC-21-28 | 2026-10-22 | NUEVO | 2026-10-22 |  | 2
23472 - TERRA PPTO C (MANZANA 4) | G-142 | No especificado | Concreto | Grouting torre 1 eje A entre 1 al 19 apt 2004,2005,2006,2007,2008,2009 y fachada costado occidental piso 19 y piso 20 | 2026-01-13 | 2026-02-10 | 2026-02-12 | 28 | 12.5 | 14.4 | 115.2 | AUTOCOMPAC | 21 | AUTOCOMPAC-21-28 | 2026-10-22 | NUEVO | 2026-10-22 |  | 1.9
23472 - TERRA PPTO C (MANZANA 4) | G-142 | No especificado | Concreto | Grouting torre 1 eje A entre 1 al 19 apt 2004,2005,2006,2007,2008,2009 y fachada costado occidental piso 19 y piso 20 | 2026-01-13 | 2026-01-20 | 2026-01-21 | 7 | 12.5 | 12.4 | 99.2 | AUTOCOMPAC | 21 | AUTOCOMPAC-21-7 | 2026-10-22 | NUEVO | 2026-10-22 |  | -0.1
23472 - TERRA PPTO C (MANZANA 4) | G-142 | No especificado | Concreto | Grouting torre 1 eje A entre 1 al 19 apt 2004,2005,2006,2007,2008,2009 y fachada costado occidental piso 19 y piso 20 | 2026-01-13 | 2026-01-20 | 2026-01-21 | 7 | 12.5 | 12.1 | 96.8 | AUTOCOMPAC | 21 | AUTOCOMPAC-21-7 | 2026-10-22 | NUEVO | 2026-10-22 |  | -0.4
23472 - TERRA PPTO C (MANZANA 4) | G-143 | No especificado | Concreto | Grouting torre 1 eje J entre 1 al 19 apt 2001,2002,2003,210,2011,2012 y fachada costado occidental piso 21 y piso 22 | 2026-01-13 | 2026-02-10 | 2026-02-12 | 28 | 12.5 | 17.3 | 138.4 | AUTOCOMPAC | 21 | AUTOCOMPAC-21-28 | 2026-10-22 | NUEVO | 2026-10-22 |  | 4.8
23472 - TERRA PPTO C (MANZANA 4) | G-143 | No especificado | Concreto | Grouting torre 1 eje J entre 1 al 19 apt 2001,2002,2003,210,2011,2012 y fachada costado occidental piso 21 y piso 22 | 2026-01-13 | 2026-02-10 | 2026-02-12 | 28 | 12.5 | 17 | 136 | AUTOCOMPAC | 21 | AUTOCOMPAC-21-28 | 2026-10-22 | NUEVO | 2026-10-22 |  | 4.5
23472 - TERRA PPTO C (MANZANA 4) | G-143 | No especificado | Concreto | Grouting torre 1 eje J entre 1 al 19 apt 2001,2002,2003,210,2011,2012 y fachada costado occidental piso 21 y piso 22 | 2026-01-13 | 2026-02-10 | 2026-02-12 | 28 | 12.5 | 16.7 | 133.6 | AUTOCOMPAC | 21 | AUTOCOMPAC-21-28 | 2026-10-22 | NUEVO | 2026-10-22 |  | 4.2
23472 - TERRA PPTO C (MANZANA 4) | G-143 | No especificado | Concreto | Grouting torre 1 eje J entre 1 al 19 apt 2001,2002,2003,210,2011,2012 y fachada costado occidental piso 21 y piso 22 | 2026-01-13 | 2026-01-20 | 2026-01-21 | 7 | 12.5 | 12 | 96 | AUTOCOMPAC | 21 | AUTOCOMPAC-21-7 | 2026-10-22 | NUEVO | 2026-10-22 |  | -0.5
23472 - TERRA PPTO C (MANZANA 4) | G-143 | No especificado | Concreto | Grouting torre 1 eje J entre 1 al 19 apt 2001,2002,2003,210,2011,2012 y fachada costado occidental piso 21 y piso 22 | 2026-01-13 | 2026-01-20 | 2026-01-21 | 7 | 12.5 | 11.7 | 93.6 | AUTOCOMPAC | 21 | AUTOCOMPAC-21-7 | 2026-10-22 | NUEVO | 2026-10-22 |  | -0.8
23472 - TERRA PPTO C (MANZANA 4) | M - 109 | No especificado | Concreto | Mamposteria cubierta torre 2 eje J entre 1 al 20 y eje 23 entre A - J | 2025-09-03 | 2025-10-01 | 2025-10-08 | 28 | 12.5 | 12.2 | 97.6 | AUTOCOMPAC | 21 | AUTOCOMPAC-21-28 | 2026-10-22 | NUEVO | 2026-10-22 |  | -0.3
23472 - TERRA PPTO C (MANZANA 4) | M - 109 | No especificado | Concreto | Mamposteria cubierta torre 2 eje J entre 1 al 20 y eje 23 entre A - J | 2025-09-03 | 2025-10-01 | 2025-10-08 | 28 | 12.5 | 11.5 | 92 | AUTOCOMPAC | 21 | AUTOCOMPAC-21-28 | 2026-10-22 | NUEVO | 2026-10-22 |  | -1
23472 - TERRA PPTO C (MANZANA 4) | M - 109 | No especificado | Concreto | Mamposteria cubierta torre 2 eje J entre 1 al 20 y eje 23 entre A - J | 2025-09-03 | 2025-10-01 | 2025-10-08 | 28 | 12.5 | 11.7 | 93.6 | AUTOCOMPAC | 21 | AUTOCOMPAC-21-28 | 2026-10-22 | NUEVO | 2026-10-22 |  | -0.8
23472 - TERRA PPTO C (MANZANA 4) | M - 109 | No especificado | Concreto | Mamposteria cubierta torre 2 eje J entre 1 al 20 y eje 23 entre A - J | 2025-09-03 | 2025-09-10 | 2025-09-15 | 7 | 12.5 | 8.9 | 71.2 | AUTOCOMPAC | 21 | AUTOCOMPAC-21-7 | 2026-10-22 | NUEVO | 2026-10-22 |  | -3.6
23472 - TERRA PPTO C (MANZANA 4) | M - 109 | No especificado | Concreto | Mamposteria cubierta torre 2 eje J entre 1 al 20 y eje 23 entre A - J | 2025-09-03 | 2025-09-10 | 2025-09-15 | 7 | 12.5 | 9 | 72 | AUTOCOMPAC | 21 | AUTOCOMPAC-21-7 | 2026-10-22 | NUEVO | 2026-10-22 |  | -3.5
23472 - TERRA PPTO C (MANZANA 4) | M - 1091 | C. Fluido 1/2" | Concreto | Salon Comunal Columnas C - 4, C - 3 eje 2 - A, 2 - B, 2 - C Tercer Piso | 2025-06-10 | 2025-08-05 | 2025-08-06 | 56 | 27.6 | 28.6 | 103.6 | MURO | 28 | MURO-28-56 | 2026-10-22 | NUEVO | 2026-10-22 | 28 | 1
23472 - TERRA PPTO C (MANZANA 4) | M - 1091 | C. Fluido 1/2" | Concreto | Salon Comunal Columnas C - 4, C - 3 eje 2 - A, 2 - B, 2 - C Tercer Piso | 2025-06-10 | 2025-08-05 | 2025-08-06 | 56 | 27.6 | 27.7 | 100.4 | MURO | 28 | MURO-28-56 | 2026-10-22 | NUEVO | 2026-10-22 | 28 | 0.1
23472 - TERRA PPTO C (MANZANA 4) | M - 1091 | C. Fluido 1/2" | Concreto | Salon Comunal Columnas C - 4, C - 3 eje 2 - A, 2 - B, 2 - C Tercer Piso | 2025-06-10 | 2025-08-05 | 2025-08-06 | 56 | 27.6 | 28.1 | 101.8 | MURO | 28 | MURO-28-56 | 2026-10-22 | NUEVO | 2026-10-22 | 28 | 0.5
23472 - TERRA PPTO C (MANZANA 4) | M - 1148 | Outinord IND 1/2" | Concreto | Muros Torre 1 Eje 12 al 19 Entre A - E Apt 1001 , 1002 | 2025-07-07 | 2025-08-04 | 2025-08-06 | 28 | 34.5 | 50.5 | 146.4 | MURO | 41 | MURO-41-28 | 2026-10-22 | NUEVO | 2026-10-22 | 41 | 16
23472 - TERRA PPTO C (MANZANA 4) | M - 1148 | Outinord IND 1/2" | Concreto | Muros Torre 1 Eje 12 al 19 Entre A - E Apt 1001 , 1002 | 2025-07-07 | 2025-08-04 | 2025-08-06 | 28 | 34.5 | 49.3 | 142.9 | MURO | 41 | MURO-41-28 | 2026-10-22 | NUEVO | 2026-10-22 | 41 | 14.8
23472 - TERRA PPTO C (MANZANA 4) | M - 1148 | Outinord IND 1/2" | Concreto | Muros Torre 1 Eje 12 al 19 Entre A - E Apt 1001 , 1002 | 2025-07-07 | 2025-08-04 | 2025-08-06 | 28 | 34.5 | 49.9 | 144.6 | MURO | 41 | MURO-41-28 | 2026-10-22 | NUEVO | 2026-10-22 | 41 | 15.4
23472 - TERRA PPTO C (MANZANA 4) | M - 1148 | Outinord IND 1/2" | Concreto | Muros Torre 1 Eje 12 al 19 Entre A - E Apt 1001 , 1002 | 2025-07-07 | 2025-07-21 | 2025-07-22 | 14 | 34.5 | 42.2 | 122.3 | MURO | 41 | MURO-41-14 | 2026-10-22 | NUEVO | 2026-10-22 | 31.71 | 7.7
23472 - TERRA PPTO C (MANZANA 4) | M - 1148 | Outinord IND 1/2" | Concreto | Muros Torre 1 Eje 12 al 19 Entre A - E Apt 1001 , 1002 | 2025-07-07 | 2025-07-21 | 2025-07-22 | 14 | 34.5 | 42.5 | 123.2 | MURO | 41 | MURO-41-14 | 2026-10-22 | NUEVO | 2026-10-22 | 31.71 | 8
23472 - TERRA PPTO C (MANZANA 4) | M - 1148 | Outinord IND 1/2" | Concreto | Muros Torre 1 Eje 12 al 19 Entre A - E Apt 1001 , 1002 | 2025-07-07 | 2025-07-14 | 2025-07-17 | 7 | 34.5 | 35.8 | 103.8 | MURO | 41 | MURO-41-7 | 2026-10-22 | NUEVO | 2026-10-22 | 27.06 | 1.3
23472 - TERRA PPTO C (MANZANA 4) | M - 1148 | Outinord IND 1/2" | Concreto | Muros Torre 1 Eje 12 al 19 Entre A - E Apt 1001 , 1002 | 2025-07-07 | 2025-07-14 | 2025-07-17 | 7 | 34.5 | 36.2 | 104.9 | MURO | 41 | MURO-41-7 | 2026-10-22 | NUEVO | 2026-10-22 | 27.06 | 1.7
23472 - TERRA PPTO C (MANZANA 4) | M - 1148 | Outinord IND 1/2" | Concreto | Muros Torre 1 Eje 12 al 19 Entre A - E Apt 1001 , 1002 | 2025-07-07 | 2025-07-10 | 2025-07-11 | 3 | 34.5 | 32.2 | 93.3 | MURO | 41 | MURO-41-3 | 2026-10-22 | NUEVO | 2026-10-22 | 18.45 | -2.3
23472 - TERRA PPTO C (MANZANA 4) | M - 1148 | Outinord IND 1/2" | Concreto | Muros Torre 1 Eje 12 al 19 Entre A - E Apt 1001 , 1002 | 2025-07-07 | 2025-07-10 | 2025-07-11 | 3 | 34.5 | 32 | 92.8 | MURO | 41 | MURO-41-3 | 2026-10-22 | NUEVO | 2026-10-22 | 18.45 | -2.5
23472 - TERRA PPTO C (MANZANA 4) | M - 1152 | Outinord Ind 1/2" | Concreto | Muros Torre 1 Eje 12 al 19 entre F - J Apt 1010, 1011 | 2025-07-08 | 2025-08-05 | 2025-08-06 | 28 | 34.5 | 45 | 130.4 | MURO | 41 | MURO-41-28 | 2026-10-22 | NUEVO | 2026-10-22 | 41 | 10.5
23472 - TERRA PPTO C (MANZANA 4) | M - 1152 | Outinord Ind 1/2" | Concreto | Muros Torre 1 Eje 12 al 19 entre F - J Apt 1010, 1011 | 2025-07-08 | 2025-08-05 | 2025-08-06 | 28 | 34.5 | 43.7 | 126.7 | MURO | 41 | MURO-41-28 | 2026-10-22 | NUEVO | 2026-10-22 | 41 | 9.2
23472 - TERRA PPTO C (MANZANA 4) | M - 1152 | Outinord Ind 1/2" | Concreto | Muros Torre 1 Eje 12 al 19 entre F - J Apt 1010, 1011 | 2025-07-08 | 2025-08-05 | 2025-08-06 | 28 | 34.5 | 43.1 | 124.9 | MURO | 41 | MURO-41-28 | 2026-10-22 | NUEVO | 2026-10-22 | 41 | 8.6
23472 - TERRA PPTO C (MANZANA 4) | M - 1152 | Outinord Ind 1/2" | Concreto | Muros Torre 1 Eje 12 al 19 entre F - J Apt 1010, 1011 | 2025-07-08 | 2025-07-22 | 2025-07-25 | 14 | 34.5 | 35.4 | 102.6 | MURO | 41 | MURO-41-14 | 2026-10-22 | NUEVO | 2026-10-22 | 31.71 | 0.9
23472 - TERRA PPTO C (MANZANA 4) | M - 1152 | Outinord Ind 1/2" | Concreto | Muros Torre 1 Eje 12 al 19 entre F - J Apt 1010, 1011 | 2025-07-08 | 2025-07-22 | 2025-07-25 | 14 | 34.5 | 35.7 | 103.5 | MURO | 41 | MURO-41-14 | 2026-10-22 | NUEVO | 2026-10-22 | 31.71 | 1.2
23472 - TERRA PPTO C (MANZANA 4) | M - 1152 | Outinord Ind 1/2" | Concreto | Muros Torre 1 Eje 12 al 19 entre F - J Apt 1010, 1011 | 2025-07-08 | 2025-07-15 | 2025-07-17 | 7 | 34.5 | 31.7 | 91.9 | MURO | 41 | MURO-41-7 | 2026-10-22 | NUEVO | 2026-10-22 | 27.06 | -2.8
23472 - TERRA PPTO C (MANZANA 4) | M - 1152 | Outinord Ind 1/2" | Concreto | Muros Torre 1 Eje 12 al 19 entre F - J Apt 1010, 1011 | 2025-07-08 | 2025-07-15 | 2025-07-17 | 7 | 34.5 | 31.8 | 92.2 | MURO | 41 | MURO-41-7 | 2026-10-22 | NUEVO | 2026-10-22 | 27.06 | -2.7
23472 - TERRA PPTO C (MANZANA 4) | M - 1152 | Outinord Ind 1/2" | Concreto | Muros Torre 1 Eje 12 al 19 entre F - J Apt 1010, 1011 | 2025-07-08 | 2025-07-11 | 2025-07-14 | 3 | 34.5 | 23.9 | 69.3 | MURO | 41 | MURO-41-3 | 2026-10-22 | NUEVO | 2026-10-22 | 18.45 | -10.6
23472 - TERRA PPTO C (MANZANA 4) | M - 1152 | Outinord Ind 1/2" | Concreto | Muros Torre 1 Eje 12 al 19 entre F - J Apt 1010, 1011 | 2025-07-08 | 2025-07-11 | 2025-07-14 | 3 | 34.5 | 23 | 66.7 | MURO | 41 | MURO-41-3 | 2026-10-22 | NUEVO | 2026-10-22 | 18.45 | -11.5
23472 - TERRA PPTO C (MANZANA 4) | M - 1153 | Outinord IND 1" | Concreto | Rampa #2, eje 1 al 2 entre C - D N + 0.0 al N + 1.50, salón comunal 2. | 2025-07-09 | 2025-08-06 | 2025-08-12 | 28 | 27.6 | 38.7 | 140.2 | AUTOCOMPAC | 28 | AUTOCOMPAC-28-28 | 2026-10-22 | NUEVO | 2026-10-22 | 28 | 11.1
23472 - TERRA PPTO C (MANZANA 4) | M - 1153 | Outinord IND 1" | Concreto | Rampa #2, eje 1 al 2 entre C - D N + 0.0 al N + 1.50, salón comunal 2. | 2025-07-09 | 2025-08-06 | 2025-08-12 | 28 | 27.6 | 38.5 | 139.5 | AUTOCOMPAC | 28 | AUTOCOMPAC-28-28 | 2026-10-22 | NUEVO | 2026-10-22 | 28 | 10.9
23472 - TERRA PPTO C (MANZANA 4) | M - 1153 | Outinord IND 1" | Concreto | Rampa #2, eje 1 al 2 entre C - D N + 0.0 al N + 1.50, salón comunal 2. | 2025-07-09 | 2025-08-06 | 2025-08-12 | 28 | 27.6 | 37.8 | 137 | AUTOCOMPAC | 28 | AUTOCOMPAC-28-28 | 2026-10-22 | NUEVO | 2026-10-22 | 28 | 10.2
23472 - TERRA PPTO C (MANZANA 4) | M - 1153 | Outinord IND 1" | Concreto | Rampa #2, eje 1 al 2 entre C - D N + 0.0 al N + 1.50, salón comunal 2. | 2025-07-09 | 2025-07-23 | 2025-07-26 | 14 | 27.6 | 33.2 | 120.3 | AUTOCOMPAC | 28 | AUTOCOMPAC-28-14 | 2026-10-22 | NUEVO | 2026-10-22 | 21.65 | 5.6
23472 - TERRA PPTO C (MANZANA 4) | M - 1153 | Outinord IND 1" | Concreto | Rampa #2, eje 1 al 2 entre C - D N + 0.0 al N + 1.50, salón comunal 2. | 2025-07-09 | 2025-07-23 | 2025-07-26 | 14 | 27.6 | 33.5 | 121.4 | AUTOCOMPAC | 28 | AUTOCOMPAC-28-14 | 2026-10-22 | NUEVO | 2026-10-22 | 21.65 | 5.9
23472 - TERRA PPTO C (MANZANA 4) | M - 1153 | Outinord IND 1" | Concreto | Rampa #2, eje 1 al 2 entre C - D N + 0.0 al N + 1.50, salón comunal 2. | 2025-07-09 | 2025-07-16 | 2025-07-17 | 7 | 27.6 | 28.9 | 104.7 | AUTOCOMPAC | 28 | AUTOCOMPAC-28-7 | 2026-10-22 | NUEVO | 2026-10-22 | 18.48 | 1.3
23472 - TERRA PPTO C (MANZANA 4) | M - 1153 | Outinord IND 1" | Concreto | Rampa #2, eje 1 al 2 entre C - D N + 0.0 al N + 1.50, salón comunal 2. | 2025-07-09 | 2025-07-16 | 2025-07-17 | 7 | 27.6 | 29.2 | 105.8 | AUTOCOMPAC | 28 | AUTOCOMPAC-28-7 | 2026-10-22 | NUEVO | 2026-10-22 | 18.48 | 1.6
23472 - TERRA PPTO C (MANZANA 4) | M - 1153 | Outinord IND 1" | Concreto | Rampa #2, eje 1 al 2 entre C - D N + 0.0 al N + 1.50, salón comunal 2. | 2025-07-09 | 2025-07-12 | 2025-07-17 | 3 | 27.6 | 22.8 | 82.6 | AUTOCOMPAC | 28 | AUTOCOMPAC-28-3 | 2026-10-22 | NUEVO | 2026-10-22 | 12.6 | -4.8
23472 - TERRA PPTO C (MANZANA 4) | M - 1153 | Outinord IND 1" | Concreto | Rampa #2, eje 1 al 2 entre C - D N + 0.0 al N + 1.50, salón comunal 2. | 2025-07-09 | 2025-07-12 | 2025-07-17 | 3 | 27.6 | 23 | 83.3 | AUTOCOMPAC | 28 | AUTOCOMPAC-28-3 | 2026-10-22 | NUEVO | 2026-10-22 | 12.6 | -4.6
23472 - TERRA PPTO C (MANZANA 4) | M - 1154 | C. fluido 1/2" | Concreto | Salón comunal 1, columnas C - 01, eje 1 - A, 2 - A, 1 - B. | 2025-07-09 | 2025-08-06 | 2025-08-12 | 28 | 27.6 | 35.5 | 128.6 | MURO | 28 | MURO-28-28 | 2026-10-22 | NUEVO | 2026-10-22 | 28 | 7.9
23472 - TERRA PPTO C (MANZANA 4) | M - 1154 | C. fluido 1/2" | Concreto | Salón comunal 1, columnas C - 01, eje 1 - A, 2 - A, 1 - B. | 2025-07-09 | 2025-08-06 | 2025-08-12 | 28 | 27.6 | 35.9 | 130.1 | MURO | 28 | MURO-28-28 | 2026-10-22 | NUEVO | 2026-10-22 | 28 | 8.3
23472 - TERRA PPTO C (MANZANA 4) | M - 1154 | C. fluido 1/2" | Concreto | Salón comunal 1, columnas C - 01, eje 1 - A, 2 - A, 1 - B. | 2025-07-09 | 2025-08-06 | 2025-08-12 | 28 | 27.6 | 34.8 | 126.1 | MURO | 28 | MURO-28-28 | 2026-10-22 | NUEVO | 2026-10-22 | 28 | 7.2
23472 - TERRA PPTO C (MANZANA 4) | M - 1154 | C. fluido 1/2" | Concreto | Salón comunal 1, columnas C - 01, eje 1 - A, 2 - A, 1 - B. | 2025-07-09 | 2025-07-23 | 2025-07-26 | 14 | 27.6 | 30.8 | 111.6 | MURO | 28 | MURO-28-14 | 2026-10-22 | NUEVO | 2026-10-22 | 21.65 | 3.2
23472 - TERRA PPTO C (MANZANA 4) | M - 1154 | C. fluido 1/2" | Concreto | Salón comunal 1, columnas C - 01, eje 1 - A, 2 - A, 1 - B. | 2025-07-09 | 2025-07-23 | 2025-07-26 | 14 | 27.6 | 31 | 112.3 | MURO | 28 | MURO-28-14 | 2026-10-22 | NUEVO | 2026-10-22 | 21.65 | 3.4
23472 - TERRA PPTO C (MANZANA 4) | M - 1154 | C. fluido 1/2" | Concreto | Salón comunal 1, columnas C - 01, eje 1 - A, 2 - A, 1 - B. | 2025-07-09 | 2025-07-16 | 2025-07-17 | 7 | 27.6 | 27.1 | 98.2 | MURO | 28 | MURO-28-7 | 2026-10-22 | NUEVO | 2026-10-22 | 18.48 | -0.5
23472 - TERRA PPTO C (MANZANA 4) | M - 1154 | C. fluido 1/2" | Concreto | Salón comunal 1, columnas C - 01, eje 1 - A, 2 - A, 1 - B. | 2025-07-09 | 2025-07-16 | 2025-07-17 | 7 | 27.6 | 27 | 97.8 | MURO | 28 | MURO-28-7 | 2026-10-22 | NUEVO | 2026-10-22 | 18.48 | -0.6
23472 - TERRA PPTO C (MANZANA 4) | M - 1156 | Outinord IND 1/2" | Concreto | Muros torre 1, eje 6 al 11 entre A - E, Apt. 1006, 1007. | 2025-07-09 | 2025-08-06 | 2025-08-12 | 28 | 34.5 | 43 | 124.6 | MURO | 41 | MURO-41-28 | 2026-10-22 | NUEVO | 2026-10-22 | 41 | 8.5
23472 - TERRA PPTO C (MANZANA 4) | M - 1156 | Outinord IND 1/2" | Concreto | Muros torre 1, eje 6 al 11 entre A - E, Apt. 1006, 1007. | 2025-07-09 | 2025-08-06 | 2025-08-12 | 28 | 34.5 | 43.8 | 127 | MURO | 41 | MURO-41-28 | 2026-10-22 | NUEVO | 2026-10-22 | 41 | 9.3
23472 - TERRA PPTO C (MANZANA 4) | M - 1156 | Outinord IND 1/2" | Concreto | Muros torre 1, eje 6 al 11 entre A - E, Apt. 1006, 1007. | 2025-07-09 | 2025-08-06 | 2025-08-12 | 28 | 34.5 | 42.2 | 122.3 | MURO | 41 | MURO-41-28 | 2026-10-22 | NUEVO | 2026-10-22 | 41 | 7.7
23472 - TERRA PPTO C (MANZANA 4) | M - 1156 | Outinord IND 1/2" | Concreto | Muros torre 1, eje 6 al 11 entre A - E, Apt. 1006, 1007. | 2025-07-09 | 2025-07-23 | 2025-07-26 | 14 | 34.5 | 37.4 | 108.4 | MURO | 41 | MURO-41-14 | 2026-10-22 | NUEVO | 2026-10-22 | 31.71 | 2.9
23472 - TERRA PPTO C (MANZANA 4) | M - 1156 | Outinord IND 1/2" | Concreto | Muros torre 1, eje 6 al 11 entre A - E, Apt. 1006, 1007. | 2025-07-09 | 2025-07-23 | 2025-07-26 | 14 | 34.5 | 37.2 | 107.8 | MURO | 41 | MURO-41-14 | 2026-10-22 | NUEVO | 2026-10-22 | 31.71 | 2.7
23472 - TERRA PPTO C (MANZANA 4) | M - 1156 | Outinord IND 1/2" | Concreto | Muros torre 1, eje 6 al 11 entre A - E, Apt. 1006, 1007. | 2025-07-09 | 2025-07-16 | 2025-07-17 | 7 | 34.5 | 32.9 | 95.4 | MURO | 41 | MURO-41-7 | 2026-10-22 | NUEVO | 2026-10-22 | 27.06 | -1.6
23472 - TERRA PPTO C (MANZANA 4) | M - 1156 | Outinord IND 1/2" | Concreto | Muros torre 1, eje 6 al 11 entre A - E, Apt. 1006, 1007. | 2025-07-09 | 2025-07-16 | 2025-07-17 | 7 | 34.5 | 33.2 | 96.2 | MURO | 41 | MURO-41-7 | 2026-10-22 | NUEVO | 2026-10-22 | 27.06 | -1.3
23472 - TERRA PPTO C (MANZANA 4) | M - 1156 | Outinord IND 1/2" | Concreto | Muros torre 1, eje 6 al 11 entre A - E, Apt. 1006, 1007. | 2025-07-09 | 2025-07-12 | 2025-07-17 | 3 | 34.5 | 30.2 | 87.5 | MURO | 41 | MURO-41-3 | 2026-10-22 | NUEVO | 2026-10-22 | 18.45 | -4.3
23472 - TERRA PPTO C (MANZANA 4) | M - 1156 | Outinord IND 1/2" | Concreto | Muros torre 1, eje 6 al 11 entre A - E, Apt. 1006, 1007. | 2025-07-09 | 2025-07-12 | 2025-07-17 | 3 | 34.5 | 30.6 | 88.7 | MURO | 41 | MURO-41-3 | 2026-10-22 | NUEVO | 2026-10-22 | 18.45 | -3.9
23472 - TERRA PPTO C (MANZANA 4) | M - 1160 | Outinord IND 1/2" | Concreto | Muros Torre 1 eje 1 al 5 Entre A - E Apt 1004, 1005 | 2025-07-11 | 2025-08-08 | 2025-08-12 | 28 | 34.5 | 44.6 | 129.3 | MURO | 41 | MURO-41-28 | 2026-10-22 | NUEVO | 2026-10-22 | 41 | 10.1
23472 - TERRA PPTO C (MANZANA 4) | M - 1160 | Outinord IND 1/2" | Concreto | Muros Torre 1 eje 1 al 5 Entre A - E Apt 1004, 1005 | 2025-07-11 | 2025-08-08 | 2025-08-12 | 28 | 34.5 | 43.8 | 127 | MURO | 41 | MURO-41-28 | 2026-10-22 | NUEVO | 2026-10-22 | 41 | 9.3
23472 - TERRA PPTO C (MANZANA 4) | M - 1160 | Outinord IND 1/2" | Concreto | Muros Torre 1 eje 1 al 5 Entre A - E Apt 1004, 1005 | 2025-07-11 | 2025-08-08 | 2025-08-12 | 28 | 34.5 | 43.5 | 126.1 | MURO | 41 | MURO-41-28 | 2026-10-22 | NUEVO | 2026-10-22 | 41 | 9
23472 - TERRA PPTO C (MANZANA 4) | M - 1160 | Outinord IND 1/2" | Concreto | Muros Torre 1 eje 1 al 5 Entre A - E Apt 1004, 1005 | 2025-07-11 | 2025-07-25 | 2025-07-29 | 14 | 34.5 | 38.9 | 112.8 | MURO | 41 | MURO-41-14 | 2026-10-22 | NUEVO | 2026-10-22 | 31.71 | 4.4
23472 - TERRA PPTO C (MANZANA 4) | M - 1160 | Outinord IND 1/2" | Concreto | Muros Torre 1 eje 1 al 5 Entre A - E Apt 1004, 1005 | 2025-07-11 | 2025-07-25 | 2025-07-29 | 14 | 34.5 | 39.2 | 113.6 | MURO | 41 | MURO-41-14 | 2026-10-22 | NUEVO | 2026-10-22 | 31.71 | 4.7
23472 - TERRA PPTO C (MANZANA 4) | M - 1160 | Outinord IND 1/2" | Concreto | Muros Torre 1 eje 1 al 5 Entre A - E Apt 1004, 1005 | 2025-07-11 | 2025-07-18 | 2025-07-22 | 7 | 34.5 | 34.8 | 100.9 | MURO | 41 | MURO-41-7 | 2026-10-22 | NUEVO | 2026-10-22 | 27.06 | 0.3
23472 - TERRA PPTO C (MANZANA 4) | M - 1160 | Outinord IND 1/2" | Concreto | Muros Torre 1 eje 1 al 5 Entre A - E Apt 1004, 1005 | 2025-07-11 | 2025-07-18 | 2025-07-22 | 7 | 34.5 | 35.1 | 101.7 | MURO | 41 | MURO-41-7 | 2026-10-22 | NUEVO | 2026-10-22 | 27.06 | 0.6
23472 - TERRA PPTO C (MANZANA 4) | M - 1160 | Outinord IND 1/2" | Concreto | Muros Torre 1 eje 1 al 5 Entre A - E Apt 1004, 1005 | 2025-07-11 | 2025-07-15 | 2025-07-17 | 4 | 34.5 | 27.4 | 79.4 | MURO | 41 | MURO-41-4 | 2026-10-22 | NUEVO | 2026-10-22 | 20.6 | -7.1
23472 - TERRA PPTO C (MANZANA 4) | M - 1160 | Outinord IND 1/2" | Concreto | Muros Torre 1 eje 1 al 5 Entre A - E Apt 1004, 1005 | 2025-07-11 | 2025-07-15 | 2025-07-17 | 4 | 34.5 | 27.8 | 80.6 | MURO | 41 | MURO-41-4 | 2026-10-22 | NUEVO | 2026-10-22 | 20.6 | -6.7
23472 - TERRA PPTO C (MANZANA 4) | M - 1162 | Outinord IND 1/2" | Concreto | Muros Torre 1 eje 1 al 5 entre F - J Apt 1002, 1003 | 2025-07-12 | 2025-08-09 | 2025-08-12 | 28 | 34.5 | 37.6 | 109 | MURO | 41 | MURO-41-28 | 2026-10-22 | NUEVO | 2026-10-22 | 41 | 3.1
23472 - TERRA PPTO C (MANZANA 4) | M - 1162 | Outinord IND 1/2" | Concreto | Muros Torre 1 eje 1 al 5 entre F - J Apt 1002, 1003 | 2025-07-12 | 2025-08-09 | 2025-08-12 | 28 | 34.5 | 37.5 | 108.7 | MURO | 41 | MURO-41-28 | 2026-10-22 | NUEVO | 2026-10-22 | 41 | 3
23472 - TERRA PPTO C (MANZANA 4) | M - 1162 | Outinord IND 1/2" | Concreto | Muros Torre 1 eje 1 al 5 entre F - J Apt 1002, 1003 | 2025-07-12 | 2025-08-09 | 2025-08-12 | 28 | 34.5 | 38 | 110.1 | MURO | 41 | MURO-41-28 | 2026-10-22 | NUEVO | 2026-10-22 | 41 | 3.5
23472 - TERRA PPTO C (MANZANA 4) | M - 1162 | Outinord IND 1/2" | Concreto | Muros Torre 1 eje 1 al 5 entre F - J Apt 1002, 1003 | 2025-07-12 | 2025-07-26 | 2025-07-29 | 14 | 34.5 | 33.5 | 97.1 | MURO | 41 | MURO-41-14 | 2026-10-22 | NUEVO | 2026-10-22 | 31.71 | -1
23472 - TERRA PPTO C (MANZANA 4) | M - 1162 | Outinord IND 1/2" | Concreto | Muros Torre 1 eje 1 al 5 entre F - J Apt 1002, 1003 | 2025-07-12 | 2025-07-26 | 2025-07-29 | 14 | 34.5 | 33.3 | 96.5 | MURO | 41 | MURO-41-14 | 2026-10-22 | NUEVO | 2026-10-22 | 31.71 | -1.2
23472 - TERRA PPTO C (MANZANA 4) | M - 1162 | Outinord IND 1/2" | Concreto | Muros Torre 1 eje 1 al 5 entre F - J Apt 1002, 1003 | 2025-07-12 | 2025-07-19 | 2025-07-22 | 7 | 34.5 | 28.5 | 82.6 | MURO | 41 | MURO-41-7 | 2026-10-22 | NUEVO | 2026-10-22 | 27.06 | -6
23472 - TERRA PPTO C (MANZANA 4) | M - 1162 | Outinord IND 1/2" | Concreto | Muros Torre 1 eje 1 al 5 entre F - J Apt 1002, 1003 | 2025-07-12 | 2025-07-19 | 2025-07-22 | 7 | 34.5 | 28.7 | 83.2 | MURO | 41 | MURO-41-7 | 2026-10-22 | NUEVO | 2026-10-22 | 27.06 | -5.8
23472 - TERRA PPTO C (MANZANA 4) | M - 1162 | Outinord IND 1/2" | Concreto | Muros Torre 1 eje 1 al 5 entre F - J Apt 1002, 1003 | 2025-07-12 | 2025-07-15 | 2025-07-17 | 3 | 34.5 | 21.3 | 61.7 | MURO | 41 | MURO-41-3 | 2026-10-22 | NUEVO | 2026-10-22 | 18.45 | -13.2
23472 - TERRA PPTO C (MANZANA 4) | M - 1162 | Outinord IND 1/2" | Concreto | Muros Torre 1 eje 1 al 5 entre F - J Apt 1002, 1003 | 2025-07-12 | 2025-07-15 | 2025-07-17 | 3 | 34.5 | 21.5 | 62.3 | MURO | 41 | MURO-41-3 | 2026-10-22 | NUEVO | 2026-10-22 | 18.45 | -13
23472 - TERRA PPTO C (MANZANA 4) | M - 1163 | Outinord IND 1" | Concreto | Salón comunal muros foso ascensor y escalera eje 3 al 4, entre A - B y columnas C-4, eje 2-A, 3-A, 3-C, 4-A, 4-C, piso 5 y escalera tipo 1, eje 3 al 4 entre A - B, sótano a piso 1, segundo tramo. | 2025-07-14 | 2025-08-11 | 2025-08-12 | 28 | 27.6 | 34.1 | 123.6 | MURO | 28 | MURO-28-28 | 2026-10-22 | NUEVO | 2026-10-22 | 28 | 6.5
23472 - TERRA PPTO C (MANZANA 4) | M - 1163 | Outinord IND 1" | Concreto | Salón comunal muros foso ascensor y escalera eje 3 al 4, entre A - B y columnas C-4, eje 2-A, 3-A, 3-C, 4-A, 4-C, piso 5 y escalera tipo 1, eje 3 al 4 entre A - B, sótano a piso 1, segundo tramo. | 2025-07-14 | 2025-08-11 | 2025-08-12 | 28 | 27.6 | 34.8 | 126.1 | MURO | 28 | MURO-28-28 | 2026-10-22 | NUEVO | 2026-10-22 | 28 | 7.2
23472 - TERRA PPTO C (MANZANA 4) | M - 1163 | Outinord IND 1" | Concreto | Salón comunal muros foso ascensor y escalera eje 3 al 4, entre A - B y columnas C-4, eje 2-A, 3-A, 3-C, 4-A, 4-C, piso 5 y escalera tipo 1, eje 3 al 4 entre A - B, sótano a piso 1, segundo tramo. | 2025-07-14 | 2025-08-11 | 2025-08-12 | 28 | 27.6 | 34.4 | 124.6 | MURO | 28 | MURO-28-28 | 2026-10-22 | NUEVO | 2026-10-22 | 28 | 6.8
23472 - TERRA PPTO C (MANZANA 4) | M - 1163 | Outinord IND 1" | Concreto | Salón comunal muros foso ascensor y escalera eje 3 al 4, entre A - B y columnas C-4, eje 2-A, 3-A, 3-C, 4-A, 4-C, piso 5 y escalera tipo 1, eje 3 al 4 entre A - B, sótano a piso 1, segundo tramo. | 2025-07-14 | 2025-07-28 | 2025-07-29 | 14 | 27.6 | 30.4 | 110.1 | MURO | 28 | MURO-28-14 | 2026-10-22 | NUEVO | 2026-10-22 | 21.65 | 2.8
23472 - TERRA PPTO C (MANZANA 4) | M - 1163 | Outinord IND 1" | Concreto | Salón comunal muros foso ascensor y escalera eje 3 al 4, entre A - B y columnas C-4, eje 2-A, 3-A, 3-C, 4-A, 4-C, piso 5 y escalera tipo 1, eje 3 al 4 entre A - B, sótano a piso 1, segundo tramo. | 2025-07-14 | 2025-07-28 | 2025-07-29 | 14 | 27.6 | 29.8 | 108 | MURO | 28 | MURO-28-14 | 2026-10-22 | NUEVO | 2026-10-22 | 21.65 | 2.2
23472 - TERRA PPTO C (MANZANA 4) | M - 1163 | Outinord IND 1" | Concreto | Salón comunal muros foso ascensor y escalera eje 3 al 4, entre A - B y columnas C-4, eje 2-A, 3-A, 3-C, 4-A, 4-C, piso 5 y escalera tipo 1, eje 3 al 4 entre A - B, sótano a piso 1, segundo tramo. | 2025-07-14 | 2025-07-21 | 2025-07-22 | 7 | 27.6 | 25.5 | 92.4 | MURO | 28 | MURO-28-7 | 2026-10-22 | NUEVO | 2026-10-22 | 18.48 | -2.1
23472 - TERRA PPTO C (MANZANA 4) | M - 1163 | Outinord IND 1" | Concreto | Salón comunal muros foso ascensor y escalera eje 3 al 4, entre A - B y columnas C-4, eje 2-A, 3-A, 3-C, 4-A, 4-C, piso 5 y escalera tipo 1, eje 3 al 4 entre A - B, sótano a piso 1, segundo tramo. | 2025-07-14 | 2025-07-21 | 2025-07-22 | 7 | 27.6 | 25.2 | 91.3 | MURO | 28 | MURO-28-7 | 2026-10-22 | NUEVO | 2026-10-22 | 18.48 | -2.4
23472 - TERRA PPTO C (MANZANA 4) | M - 1163 | Outinord IND 1" | Concreto | Salón comunal muros foso ascensor y escalera eje 3 al 4, entre A - B y columnas C-4, eje 2-A, 3-A, 3-C, 4-A, 4-C, piso 5 y escalera tipo 1, eje 3 al 4 entre A - B, sótano a piso 1, segundo tramo. | 2025-07-14 | 2025-07-17 | 2025-07-22 | 3 | 27.6 | 19.9 | 72.1 | MURO | 28 | MURO-28-3 | 2026-10-22 | NUEVO | 2026-10-22 | 12.6 | -7.7
23472 - TERRA PPTO C (MANZANA 4) | M - 1163 | Outinord IND 1" | Concreto | Salón comunal muros foso ascensor y escalera eje 3 al 4, entre A - B y columnas C-4, eje 2-A, 3-A, 3-C, 4-A, 4-C, piso 5 y escalera tipo 1, eje 3 al 4 entre A - B, sótano a piso 1, segundo tramo. | 2025-07-14 | 2025-07-17 | 2025-07-22 | 3 | 27.6 | 19.8 | 71.7 | MURO | 28 | MURO-28-3 | 2026-10-22 | NUEVO | 2026-10-22 | 12.6 | -7.8
23472 - TERRA PPTO C (MANZANA 4) | M - 1169 | Outinord IND. 1/2" | Concreto | Muros Torre 1 Eje 6 al 11 entre A - E Apt 1106, 1107 | 2025-07-16 | 2025-08-13 | 2025-08-14 | 28 | 34.5 | 37.5 | 108.7 | MURO | 41 | MURO-41-28 | 2026-10-22 | NUEVO | 2026-10-22 | 41 | 3
23472 - TERRA PPTO C (MANZANA 4) | M - 1169 | Outinord IND. 1/2" | Concreto | Muros Torre 1 Eje 6 al 11 entre A - E Apt 1106, 1107 | 2025-07-16 | 2025-08-13 | 2025-08-14 | 28 | 34.5 | 38.2 | 110.7 | MURO | 41 | MURO-41-28 | 2026-10-22 | NUEVO | 2026-10-22 | 41 | 3.7
23472 - TERRA PPTO C (MANZANA 4) | M - 1169 | Outinord IND. 1/2" | Concreto | Muros Torre 1 Eje 6 al 11 entre A - E Apt 1106, 1107 | 2025-07-16 | 2025-08-13 | 2025-08-14 | 28 | 34.5 | 37.2 | 107.8 | MURO | 41 | MURO-41-28 | 2026-10-22 | NUEVO | 2026-10-22 | 41 | 2.7
23472 - TERRA PPTO C (MANZANA 4) | M - 1169 | Outinord IND. 1/2" | Concreto | Muros Torre 1 Eje 6 al 11 entre A - E Apt 1106, 1107 | 2025-07-16 | 2025-07-30 | 2025-07-31 | 14 | 34.5 | 32.8 | 95.1 | MURO | 41 | MURO-41-14 | 2026-10-22 | NUEVO | 2026-10-22 | 31.71 | -1.7
23472 - TERRA PPTO C (MANZANA 4) | M - 1169 | Outinord IND. 1/2" | Concreto | Muros Torre 1 Eje 6 al 11 entre A - E Apt 1106, 1107 | 2025-07-16 | 2025-07-30 | 2025-07-31 | 14 | 34.5 | 33.2 | 96.2 | MURO | 41 | MURO-41-14 | 2026-10-22 | NUEVO | 2026-10-22 | 31.71 | -1.3
23472 - TERRA PPTO C (MANZANA 4) | M - 1169 | Outinord IND. 1/2" | Concreto | Muros Torre 1 Eje 6 al 11 entre A - E Apt 1106, 1107 | 2025-07-16 | 2025-07-23 | 2025-07-25 | 7 | 34.5 | 29.6 | 85.8 | MURO | 41 | MURO-41-7 | 2026-10-22 | NUEVO | 2026-10-22 | 27.06 | -4.9
23472 - TERRA PPTO C (MANZANA 4) | M - 1169 | Outinord IND. 1/2" | Concreto | Muros Torre 1 Eje 6 al 11 entre A - E Apt 1106, 1107 | 2025-07-16 | 2025-07-23 | 2025-07-25 | 7 | 34.5 | 29.2 | 84.6 | MURO | 41 | MURO-41-7 | 2026-10-22 | NUEVO | 2026-10-22 | 27.06 | -5.3
23472 - TERRA PPTO C (MANZANA 4) | M - 1169 | Outinord IND. 1/2" | Concreto | Muros Torre 1 Eje 6 al 11 entre A - E Apt 1106, 1107 | 2025-07-16 | 2025-07-19 | 2025-07-22 | 3 | 34.5 | 24.4 | 70.7 | MURO | 41 | MURO-41-3 | 2026-10-22 | NUEVO | 2026-10-22 | 18.45 | -10.1
23472 - TERRA PPTO C (MANZANA 4) | M - 1169 | Outinord IND. 1/2" | Concreto | Muros Torre 1 Eje 6 al 11 entre A - E Apt 1106, 1107 | 2025-07-16 | 2025-07-19 | 2025-07-22 | 3 | 34.5 | 24.6 | 71.3 | MURO | 41 | MURO-41-3 | 2026-10-22 | NUEVO | 2026-10-22 | 18.45 | -9.9
23472 - TERRA PPTO C (MANZANA 4) | M - 1170 | Outinord IND. 1" | Concreto | Salon Comunal Columnas C - 04, eje 1 - A, 1 - B, 1 - C, 2 - A, 2 - B, 2 - C Piso 5 | 2025-07-17 | 2025-08-14 | 2025-08-19 | 28 | 27.6 | 38.1 | 138 | MURO | 28 | MURO-28-28 | 2026-10-22 | NUEVO | 2026-10-22 | 28 | 10.5
23472 - TERRA PPTO C (MANZANA 4) | M - 1170 | Outinord IND. 1" | Concreto | Salon Comunal Columnas C - 04, eje 1 - A, 1 - B, 1 - C, 2 - A, 2 - B, 2 - C Piso 5 | 2025-07-17 | 2025-08-14 | 2025-08-19 | 28 | 27.6 | 38.8 | 140.6 | MURO | 28 | MURO-28-28 | 2026-10-22 | NUEVO | 2026-10-22 | 28 | 11.2
23472 - TERRA PPTO C (MANZANA 4) | M - 1170 | Outinord IND. 1" | Concreto | Salon Comunal Columnas C - 04, eje 1 - A, 1 - B, 1 - C, 2 - A, 2 - B, 2 - C Piso 5 | 2025-07-17 | 2025-08-14 | 2025-08-19 | 28 | 27.6 | 37.7 | 136.6 | MURO | 28 | MURO-28-28 | 2026-10-22 | NUEVO | 2026-10-22 | 28 | 10.1
23472 - TERRA PPTO C (MANZANA 4) | M - 1170 | Outinord IND. 1" | Concreto | Salon Comunal Columnas C - 04, eje 1 - A, 1 - B, 1 - C, 2 - A, 2 - B, 2 - C Piso 5 | 2025-07-17 | 2025-07-31 | 2025-08-04 | 14 | 27.6 | 34.1 | 123.6 | MURO | 28 | MURO-28-14 | 2026-10-22 | NUEVO | 2026-10-22 | 21.65 | 6.5
23472 - TERRA PPTO C (MANZANA 4) | M - 1170 | Outinord IND. 1" | Concreto | Salon Comunal Columnas C - 04, eje 1 - A, 1 - B, 1 - C, 2 - A, 2 - B, 2 - C Piso 5 | 2025-07-17 | 2025-07-31 | 2025-08-04 | 14 | 27.6 | 33.1 | 119.9 | MURO | 28 | MURO-28-14 | 2026-10-22 | NUEVO | 2026-10-22 | 21.65 | 5.5
23472 - TERRA PPTO C (MANZANA 4) | M - 1170 | Outinord IND. 1" | Concreto | Salon Comunal Columnas C - 04, eje 1 - A, 1 - B, 1 - C, 2 - A, 2 - B, 2 - C Piso 5 | 2025-07-17 | 2025-07-24 | 2025-07-26 | 7 | 27.6 | 26.9 | 97.5 | MURO | 28 | MURO-28-7 | 2026-10-22 | NUEVO | 2026-10-22 | 18.48 | -0.7
23472 - TERRA PPTO C (MANZANA 4) | M - 1170 | Outinord IND. 1" | Concreto | Salon Comunal Columnas C - 04, eje 1 - A, 1 - B, 1 - C, 2 - A, 2 - B, 2 - C Piso 5 | 2025-07-17 | 2025-07-24 | 2025-07-26 | 7 | 27.6 | 26.7 | 96.7 | MURO | 28 | MURO-28-7 | 2026-10-22 | NUEVO | 2026-10-22 | 18.48 | -0.9
23472 - TERRA PPTO C (MANZANA 4) | M - 1170 | Outinord IND. 1" | Concreto | Salon Comunal Columnas C - 04, eje 1 - A, 1 - B, 1 - C, 2 - A, 2 - B, 2 - C Piso 5 | 2025-07-17 | 2025-07-20 | 2025-07-22 | 3 | 27.6 | 22.8 | 82.6 | MURO | 28 | MURO-28-3 | 2026-10-22 | NUEVO | 2026-10-22 | 12.6 | -4.8
23472 - TERRA PPTO C (MANZANA 4) | M - 1170 | Outinord IND. 1" | Concreto | Salon Comunal Columnas C - 04, eje 1 - A, 1 - B, 1 - C, 2 - A, 2 - B, 2 - C Piso 5 | 2025-07-17 | 2025-07-20 | 2025-07-22 | 3 | 27.6 | 23 | 83.3 | MURO | 28 | MURO-28-3 | 2026-10-22 | NUEVO | 2026-10-22 | 12.6 | -4.6
23472 - TERRA PPTO C (MANZANA 4) | M - 1172 | Outinord IND. 1/2" | Concreto | Muros Torre 1 Eje 6 al 11 entre F - J Apt 1101, 1112 | 2025-07-17 | 2025-08-14 | 2025-08-19 | 28 | 34.5 | 40.3 | 116.8 | MURO | 41 | MURO-41-28 | 2026-10-22 | NUEVO | 2026-10-22 | 41 | 5.8
23472 - TERRA PPTO C (MANZANA 4) | M - 1172 | Outinord IND. 1/2" | Concreto | Muros Torre 1 Eje 6 al 11 entre F - J Apt 1101, 1112 | 2025-07-17 | 2025-08-14 | 2025-08-19 | 28 | 34.5 | 39.4 | 114.2 | MURO | 41 | MURO-41-28 | 2026-10-22 | NUEVO | 2026-10-22 | 41 | 4.9
23472 - TERRA PPTO C (MANZANA 4) | M - 1172 | Outinord IND. 1/2" | Concreto | Muros Torre 1 Eje 6 al 11 entre F - J Apt 1101, 1112 | 2025-07-17 | 2025-08-14 | 2025-08-19 | 28 | 34.5 | 40.6 | 117.7 | MURO | 41 | MURO-41-28 | 2026-10-22 | NUEVO | 2026-10-22 | 41 | 6.1
23472 - TERRA PPTO C (MANZANA 4) | M - 1172 | Outinord IND. 1/2" | Concreto | Muros Torre 1 Eje 6 al 11 entre F - J Apt 1101, 1112 | 2025-07-17 | 2025-07-31 | 2025-08-04 | 14 | 34.5 | 35.6 | 103.2 | MURO | 41 | MURO-41-14 | 2026-10-22 | NUEVO | 2026-10-22 | 31.71 | 1.1
23472 - TERRA PPTO C (MANZANA 4) | M - 1172 | Outinord IND. 1/2" | Concreto | Muros Torre 1 Eje 6 al 11 entre F - J Apt 1101, 1112 | 2025-07-17 | 2025-07-31 | 2025-08-04 | 14 | 34.5 | 35.1 | 101.7 | MURO | 41 | MURO-41-14 | 2026-10-22 | NUEVO | 2026-10-22 | 31.71 | 0.6
23472 - TERRA PPTO C (MANZANA 4) | M - 1172 | Outinord IND. 1/2" | Concreto | Muros Torre 1 Eje 6 al 11 entre F - J Apt 1101, 1112 | 2025-07-17 | 2025-07-24 | 2025-07-26 | 7 | 34.5 | 28.7 | 83.2 | MURO | 41 | MURO-41-7 | 2026-10-22 | NUEVO | 2026-10-22 | 27.06 | -5.8
23472 - TERRA PPTO C (MANZANA 4) | M - 1172 | Outinord IND. 1/2" | Concreto | Muros Torre 1 Eje 6 al 11 entre F - J Apt 1101, 1112 | 2025-07-17 | 2025-07-24 | 2025-07-26 | 7 | 34.5 | 29 | 84.1 | MURO | 41 | MURO-41-7 | 2026-10-22 | NUEVO | 2026-10-22 | 27.06 | -5.5
23472 - TERRA PPTO C (MANZANA 4) | M - 1172 | Outinord IND. 1/2" | Concreto | Muros Torre 1 Eje 6 al 11 entre F - J Apt 1101, 1112 | 2025-07-17 | 2025-07-20 | 2025-07-22 | 3 | 34.5 | 24.4 | 70.7 | MURO | 41 | MURO-41-3 | 2026-10-22 | NUEVO | 2026-10-22 | 18.45 | -10.1
23472 - TERRA PPTO C (MANZANA 4) | M - 1172 | Outinord IND. 1/2" | Concreto | Muros Torre 1 Eje 6 al 11 entre F - J Apt 1101, 1112 | 2025-07-17 | 2025-07-20 | 2025-07-22 | 3 | 34.5 | 24.6 | 71.3 | MURO | 41 | MURO-41-3 | 2026-10-22 | NUEVO | 2026-10-22 | 18.45 | -9.9
23472 - TERRA PPTO C (MANZANA 4) | M - 1174 | Outinord IND 1/2" | Concreto | Muros torre 1 eje 1 al 5 entre A - E apt 1104, 1105 | 2025-07-18 | 2025-08-15 | 2025-08-19 | 28 | 34.5 | 51.2 | 148.4 | MURO | 41 | MURO-41-28 | 2026-10-22 | NUEVO | 2026-10-22 | 41 | 16.7
23472 - TERRA PPTO C (MANZANA 4) | M - 1174 | Outinord IND 1/2" | Concreto | Muros torre 1 eje 1 al 5 entre A - E apt 1104, 1105 | 2025-07-18 | 2025-08-15 | 2025-08-19 | 28 | 34.5 | 50.5 | 146.4 | MURO | 41 | MURO-41-28 | 2026-10-22 | NUEVO | 2026-10-22 | 41 | 16
23472 - TERRA PPTO C (MANZANA 4) | M - 1174 | Outinord IND 1/2" | Concreto | Muros torre 1 eje 1 al 5 entre A - E apt 1104, 1105 | 2025-07-18 | 2025-08-15 | 2025-08-19 | 28 | 34.5 | 50.1 | 145.2 | MURO | 41 | MURO-41-28 | 2026-10-22 | NUEVO | 2026-10-22 | 41 | 15.6
23472 - TERRA PPTO C (MANZANA 4) | M - 1174 | Outinord IND 1/2" | Concreto | Muros torre 1 eje 1 al 5 entre A - E apt 1104, 1105 | 2025-07-18 | 2025-08-01 | 2025-08-04 | 14 | 34.5 | 45.7 | 132.5 | MURO | 41 | MURO-41-14 | 2026-10-22 | NUEVO | 2026-10-22 | 31.71 | 11.2
23472 - TERRA PPTO C (MANZANA 4) | M - 1174 | Outinord IND 1/2" | Concreto | Muros torre 1 eje 1 al 5 entre A - E apt 1104, 1105 | 2025-07-18 | 2025-08-01 | 2025-08-04 | 14 | 34.5 | 44.9 | 130.1 | MURO | 41 | MURO-41-14 | 2026-10-22 | NUEVO | 2026-10-22 | 31.71 | 10.4
23472 - TERRA PPTO C (MANZANA 4) | M - 1174 | Outinord IND 1/2" | Concreto | Muros torre 1 eje 1 al 5 entre A - E apt 1104, 1105 | 2025-07-18 | 2025-07-25 | 2025-07-29 | 7 | 34.5 | 38.3 | 111 | MURO | 41 | MURO-41-7 | 2026-10-22 | NUEVO | 2026-10-22 | 27.06 | 3.8
23472 - TERRA PPTO C (MANZANA 4) | M - 1174 | Outinord IND 1/2" | Concreto | Muros torre 1 eje 1 al 5 entre A - E apt 1104, 1105 | 2025-07-18 | 2025-07-25 | 2025-07-29 | 7 | 34.5 | 38.7 | 112.2 | MURO | 41 | MURO-41-7 | 2026-10-22 | NUEVO | 2026-10-22 | 27.06 | 4.2
23472 - TERRA PPTO C (MANZANA 4) | M - 1174 | Outinord IND 1/2" | Concreto | Muros torre 1 eje 1 al 5 entre A - E apt 1104, 1105 | 2025-07-18 | 2025-07-22 | 2025-07-25 | 4 | 34.5 | 33.6 | 97.4 | MURO | 41 | MURO-41-4 | 2026-10-22 | NUEVO | 2026-10-22 | 20.6 | -0.9
23472 - TERRA PPTO C (MANZANA 4) | M - 1174 | Outinord IND 1/2" | Concreto | Muros torre 1 eje 1 al 5 entre A - E apt 1104, 1105 | 2025-07-18 | 2025-07-22 | 2025-07-25 | 4 | 34.5 | 34 | 98.6 | MURO | 41 | MURO-41-4 | 2026-10-22 | NUEVO | 2026-10-22 | 20.6 | -0.5
23472 - TERRA PPTO C (MANZANA 4) | M - 1176 | Outinord IND 1/2" | Concreto | Muros torre 1 eje 1 al 5 entre F - J apt 1102, 1103 | 2025-07-19 | 2025-08-16 | 2025-08-19 | 28 | 34.5 | 37.8 | 109.6 | MURO | 41 | MURO-41-28 | 2026-10-22 | NUEVO | 2026-10-22 | 41 | 3.3
23472 - TERRA PPTO C (MANZANA 4) | M - 1176 | Outinord IND 1/2" | Concreto | Muros torre 1 eje 1 al 5 entre F - J apt 1102, 1103 | 2025-07-19 | 2025-08-16 | 2025-08-19 | 28 | 34.5 | 38.1 | 110.4 | MURO | 41 | MURO-41-28 | 2026-10-22 | NUEVO | 2026-10-22 | 41 | 3.6
23472 - TERRA PPTO C (MANZANA 4) | M - 1176 | Outinord IND 1/2" | Concreto | Muros torre 1 eje 1 al 5 entre F - J apt 1102, 1103 | 2025-07-19 | 2025-08-16 | 2025-08-19 | 28 | 34.5 | 37.2 | 107.8 | MURO | 41 | MURO-41-28 | 2026-10-22 | NUEVO | 2026-10-22 | 41 | 2.7
23472 - TERRA PPTO C (MANZANA 4) | M - 1176 | Outinord IND 1/2" | Concreto | Muros torre 1 eje 1 al 5 entre F - J apt 1102, 1103 | 2025-07-19 | 2025-08-02 | 2025-08-04 | 14 | 34.5 | 33.3 | 96.5 | MURO | 41 | MURO-41-14 | 2026-10-22 | NUEVO | 2026-10-22 | 31.71 | -1.2
23472 - TERRA PPTO C (MANZANA 4) | M - 1176 | Outinord IND 1/2" | Concreto | Muros torre 1 eje 1 al 5 entre F - J apt 1102, 1103 | 2025-07-19 | 2025-08-02 | 2025-08-04 | 14 | 34.5 | 32.5 | 94.2 | MURO | 41 | MURO-41-14 | 2026-10-22 | NUEVO | 2026-10-22 | 31.71 | -2
23472 - TERRA PPTO C (MANZANA 4) | M - 1176 | Outinord IND 1/2" | Concreto | Muros torre 1 eje 1 al 5 entre F - J apt 1102, 1103 | 2025-07-19 | 2025-07-26 | 2025-07-29 | 7 | 34.5 | 28 | 81.2 | MURO | 41 | MURO-41-7 | 2026-10-22 | NUEVO | 2026-10-22 | 27.06 | -6.5
23472 - TERRA PPTO C (MANZANA 4) | M - 1176 | Outinord IND 1/2" | Concreto | Muros torre 1 eje 1 al 5 entre F - J apt 1102, 1103 | 2025-07-19 | 2025-07-26 | 2025-07-29 | 7 | 34.5 | 27.6 | 80 | MURO | 41 | MURO-41-7 | 2026-10-22 | NUEVO | 2026-10-22 | 27.06 | -6.9
23472 - TERRA PPTO C (MANZANA 4) | M - 1176 | Outinord IND 1/2" | Concreto | Muros torre 1 eje 1 al 5 entre F - J apt 1102, 1103 | 2025-07-19 | 2025-07-22 | 2025-07-25 | 3 | 34.5 | 23.4 | 67.8 | MURO | 41 | MURO-41-3 | 2026-10-22 | NUEVO | 2026-10-22 | 18.45 | -11.1
23472 - TERRA PPTO C (MANZANA 4) | M - 1176 | Outinord IND 1/2" | Concreto | Muros torre 1 eje 1 al 5 entre F - J apt 1102, 1103 | 2025-07-19 | 2025-07-22 | 2025-07-25 | 3 | 34.5 | 23.6 | 68.4 | MURO | 41 | MURO-41-3 | 2026-10-22 | NUEVO | 2026-10-22 | 18.45 | -10.9
23472 - TERRA PPTO C (MANZANA 4) | M - 1179 | Outinord IND 1" | Concreto | Salón comunal escalera tipo 1, eje 3 al 4 entre A - B primer tramo piso 1 al piso 3, comunal 2 y muros MC1, eje 4 entre A - B comunal 1. | 2025-07-22 | 2025-08-19 | 2025-08-21 | 28 | 27.6 | 36.5 | 132.2 | MURO | 28 | MURO-28-28 | 2026-10-22 | NUEVO | 2026-10-22 | 28 | 8.9
23472 - TERRA PPTO C (MANZANA 4) | M - 1179 | Outinord IND 1" | Concreto | Salón comunal escalera tipo 1, eje 3 al 4 entre A - B primer tramo piso 1 al piso 3, comunal 2 y muros MC1, eje 4 entre A - B comunal 1. | 2025-07-22 | 2025-08-19 | 2025-08-21 | 28 | 27.6 | 35.3 | 127.9 | MURO | 28 | MURO-28-28 | 2026-10-22 | NUEVO | 2026-10-22 | 28 | 7.7
23472 - TERRA PPTO C (MANZANA 4) | M - 1179 | Outinord IND 1" | Concreto | Salón comunal escalera tipo 1, eje 3 al 4 entre A - B primer tramo piso 1 al piso 3, comunal 2 y muros MC1, eje 4 entre A - B comunal 1. | 2025-07-22 | 2025-08-19 | 2025-08-21 | 28 | 27.6 | 35.6 | 129 | MURO | 28 | MURO-28-28 | 2026-10-22 | NUEVO | 2026-10-22 | 28 | 8
23472 - TERRA PPTO C (MANZANA 4) | M - 1179 | Outinord IND 1" | Concreto | Salón comunal escalera tipo 1, eje 3 al 4 entre A - B primer tramo piso 1 al piso 3, comunal 2 y muros MC1, eje 4 entre A - B comunal 1. | 2025-07-22 | 2025-08-05 | 2025-08-06 | 14 | 27.6 | 29 | 105.1 | MURO | 28 | MURO-28-14 | 2026-10-22 | NUEVO | 2026-10-22 | 21.65 | 1.4
23472 - TERRA PPTO C (MANZANA 4) | M - 1179 | Outinord IND 1" | Concreto | Salón comunal escalera tipo 1, eje 3 al 4 entre A - B primer tramo piso 1 al piso 3, comunal 2 y muros MC1, eje 4 entre A - B comunal 1. | 2025-07-22 | 2025-08-05 | 2025-08-06 | 14 | 27.6 | 28.6 | 103.6 | MURO | 28 | MURO-28-14 | 2026-10-22 | NUEVO | 2026-10-22 | 21.65 | 1
23472 - TERRA PPTO C (MANZANA 4) | M - 1179 | Outinord IND 1" | Concreto | Salón comunal escalera tipo 1, eje 3 al 4 entre A - B primer tramo piso 1 al piso 3, comunal 2 y muros MC1, eje 4 entre A - B comunal 1. | 2025-07-22 | 2025-07-29 | 2025-07-31 | 7 | 27.6 | 24 | 87 | MURO | 28 | MURO-28-7 | 2026-10-22 | NUEVO | 2026-10-22 | 18.48 | -3.6
23472 - TERRA PPTO C (MANZANA 4) | M - 1179 | Outinord IND 1" | Concreto | Salón comunal escalera tipo 1, eje 3 al 4 entre A - B primer tramo piso 1 al piso 3, comunal 2 y muros MC1, eje 4 entre A - B comunal 1. | 2025-07-22 | 2025-07-29 | 2025-07-31 | 7 | 27.6 | 23.8 | 86.2 | MURO | 28 | MURO-28-7 | 2026-10-22 | NUEVO | 2026-10-22 | 18.48 | -3.8
23472 - TERRA PPTO C (MANZANA 4) | M - 1179 | Outinord IND 1" | Concreto | Salón comunal escalera tipo 1, eje 3 al 4 entre A - B primer tramo piso 1 al piso 3, comunal 2 y muros MC1, eje 4 entre A - B comunal 1. | 2025-07-22 | 2025-07-25 | 2025-07-29 | 3 | 27.6 | 16.5 | 59.8 | MURO | 28 | MURO-28-3 | 2026-10-22 | NUEVO | 2026-10-22 | 12.6 | -11.1
23472 - TERRA PPTO C (MANZANA 4) | M - 1179 | Outinord IND 1" | Concreto | Salón comunal escalera tipo 1, eje 3 al 4 entre A - B primer tramo piso 1 al piso 3, comunal 2 y muros MC1, eje 4 entre A - B comunal 1. | 2025-07-22 | 2025-07-25 | 2025-07-29 | 3 | 27.6 | 16.1 | 58.3 | MURO | 28 | MURO-28-3 | 2026-10-22 | NUEVO | 2026-10-22 | 12.6 | -11.5
23472 - TERRA PPTO C (MANZANA 4) | M - 1190 | Outinord IND 1/2" | Concreto | Muros torre 1, eje 13 al 19 entre F - J, Apt. 1310 - 1311. | 2025-07-25 | 2025-08-22 | 2025-08-26 | 28 | 27.6 | 35.9 | 130.1 | MURO | 28 | MURO-28-28 | 2026-10-22 | NUEVO | 2026-10-22 | 28 | 8.3
23472 - TERRA PPTO C (MANZANA 4) | M - 1190 | Outinord IND 1/2" | Concreto | Muros torre 1, eje 13 al 19 entre F - J, Apt. 1310 - 1311. | 2025-07-25 | 2025-08-22 | 2025-08-26 | 28 | 27.6 | 36.2 | 131.2 | MURO | 28 | MURO-28-28 | 2026-10-22 | NUEVO | 2026-10-22 | 28 | 8.6
23472 - TERRA PPTO C (MANZANA 4) | M - 1190 | Outinord IND 1/2" | Concreto | Muros torre 1, eje 13 al 19 entre F - J, Apt. 1310 - 1311. | 2025-07-25 | 2025-08-22 | 2025-08-26 | 28 | 27.6 | 35 | 126.8 | MURO | 28 | MURO-28-28 | 2026-10-22 | NUEVO | 2026-10-22 | 28 | 7.4
23472 - TERRA PPTO C (MANZANA 4) | M - 1190 | Outinord IND 1/2" | Concreto | Muros torre 1, eje 13 al 19 entre F - J, Apt. 1310 - 1311. | 2025-07-25 | 2025-08-08 | 2025-08-12 | 14 | 27.6 | 31.2 | 113 | MURO | 28 | MURO-28-14 | 2026-10-22 | NUEVO | 2026-10-22 | 21.65 | 3.6
23472 - TERRA PPTO C (MANZANA 4) | M - 1190 | Outinord IND 1/2" | Concreto | Muros torre 1, eje 13 al 19 entre F - J, Apt. 1310 - 1311. | 2025-07-25 | 2025-08-08 | 2025-08-12 | 14 | 27.6 | 30 | 108.7 | MURO | 28 | MURO-28-14 | 2026-10-22 | NUEVO | 2026-10-22 | 21.65 | 2.4
23472 - TERRA PPTO C (MANZANA 4) | M - 1190 | Outinord IND 1/2" | Concreto | Muros torre 1, eje 13 al 19 entre F - J, Apt. 1310 - 1311. | 2025-07-25 | 2025-08-01 | 2025-08-04 | 7 | 27.6 | 25.9 | 93.8 | MURO | 28 | MURO-28-7 | 2026-10-22 | NUEVO | 2026-10-22 | 18.48 | -1.7
23472 - TERRA PPTO C (MANZANA 4) | M - 1190 | Outinord IND 1/2" | Concreto | Muros torre 1, eje 13 al 19 entre F - J, Apt. 1310 - 1311. | 2025-07-25 | 2025-08-01 | 2025-08-04 | 7 | 27.6 | 24.7 | 89.5 | MURO | 28 | MURO-28-7 | 2026-10-22 | NUEVO | 2026-10-22 | 18.48 | -2.9
23472 - TERRA PPTO C (MANZANA 4) | M - 1190 | Outinord IND 1/2" | Concreto | Muros torre 1, eje 13 al 19 entre F - J, Apt. 1310 - 1311. | 2025-07-25 | 2025-07-29 | 2025-07-31 | 4 | 27.6 | 21.5 | 77.9 | MURO | 28 | MURO-28-4 | 2026-10-22 | NUEVO | 2026-10-22 | 14.07 | -6.1
23472 - TERRA PPTO C (MANZANA 4) | M - 1190 | Outinord IND 1/2" | Concreto | Muros torre 1, eje 13 al 19 entre F - J, Apt. 1310 - 1311. | 2025-07-25 | 2025-07-29 | 2025-07-31 | 4 | 27.6 | 20.8 | 75.4 | MURO | 28 | MURO-28-4 | 2026-10-22 | NUEVO | 2026-10-22 | 14.07 | -6.8
23472 - TERRA PPTO C (MANZANA 4) | M - 1192 | Outinord IND 1/2" | Concreto | Muros torre 1, eje 1 al 5 entre F - J, Apt. 1202 - 1203. | 2025-07-26 | 2025-08-23 | 2025-08-26 | 28 | 27.6 | 39.5 | 143.1 | MURO | 28 | MURO-28-28 | 2026-10-22 | NUEVO | 2026-10-22 | 28 | 11.9
23472 - TERRA PPTO C (MANZANA 4) | M - 1192 | Outinord IND 1/2" | Concreto | Muros torre 1, eje 1 al 5 entre F - J, Apt. 1202 - 1203. | 2025-07-26 | 2025-08-23 | 2025-08-26 | 28 | 27.6 | 38.9 | 140.9 | MURO | 28 | MURO-28-28 | 2026-10-22 | NUEVO | 2026-10-22 | 28 | 11.3
23472 - TERRA PPTO C (MANZANA 4) | M - 1192 | Outinord IND 1/2" | Concreto | Muros torre 1, eje 1 al 5 entre F - J, Apt. 1202 - 1203. | 2025-07-26 | 2025-08-23 | 2025-08-26 | 28 | 27.6 | 37.5 | 135.9 | MURO | 28 | MURO-28-28 | 2026-10-22 | NUEVO | 2026-10-22 | 28 | 9.9
23472 - TERRA PPTO C (MANZANA 4) | M - 1192 | Outinord IND 1/2" | Concreto | Muros torre 1, eje 1 al 5 entre F - J, Apt. 1202 - 1203. | 2025-07-26 | 2025-08-09 | 2025-08-12 | 14 | 27.6 | 33.8 | 122.5 | MURO | 28 | MURO-28-14 | 2026-10-22 | NUEVO | 2026-10-22 | 21.65 | 6.2
23472 - TERRA PPTO C (MANZANA 4) | M - 1192 | Outinord IND 1/2" | Concreto | Muros torre 1, eje 1 al 5 entre F - J, Apt. 1202 - 1203. | 2025-07-26 | 2025-08-09 | 2025-08-12 | 14 | 27.6 | 32.5 | 117.8 | MURO | 28 | MURO-28-14 | 2026-10-22 | NUEVO | 2026-10-22 | 21.65 | 4.9
23472 - TERRA PPTO C (MANZANA 4) | M - 1192 | Outinord IND 1/2" | Concreto | Muros torre 1, eje 1 al 5 entre F - J, Apt. 1202 - 1203. | 2025-07-26 | 2025-08-02 | 2025-08-04 | 7 | 27.6 | 27.3 | 98.9 | MURO | 28 | MURO-28-7 | 2026-10-22 | NUEVO | 2026-10-22 | 18.48 | -0.3
23472 - TERRA PPTO C (MANZANA 4) | M - 1192 | Outinord IND 1/2" | Concreto | Muros torre 1, eje 1 al 5 entre F - J, Apt. 1202 - 1203. | 2025-07-26 | 2025-08-02 | 2025-08-04 | 7 | 27.6 | 26.4 | 95.7 | MURO | 28 | MURO-28-7 | 2026-10-22 | NUEVO | 2026-10-22 | 18.48 | -1.2
23472 - TERRA PPTO C (MANZANA 4) | M - 1192 | Outinord IND 1/2" | Concreto | Muros torre 1, eje 1 al 5 entre F - J, Apt. 1202 - 1203. | 2025-07-26 | 2025-07-29 | 2025-07-31 | 3 | 27.6 | 23.7 | 85.9 | MURO | 28 | MURO-28-3 | 2026-10-22 | NUEVO | 2026-10-22 | 12.6 | -3.9
23472 - TERRA PPTO C (MANZANA 4) | M - 1192 | Outinord IND 1/2" | Concreto | Muros torre 1, eje 1 al 5 entre F - J, Apt. 1202 - 1203. | 2025-07-26 | 2025-07-29 | 2025-07-31 | 3 | 27.6 | 23 | 83.3 | MURO | 28 | MURO-28-3 | 2026-10-22 | NUEVO | 2026-10-22 | 12.6 | -4.6
23472 - TERRA PPTO C (MANZANA 4) | M - 1201 | Outinord IND 1/2" | Concreto | Muros torre 1 eje 12 al 19 entre F - J apt 1310, 1311 | 2025-08-01 | 2025-08-29 | 2025-09-03 | 28 | 27.6 | 39.1 | 141.7 | MURO | 28 | MURO-28-28 | 2026-10-22 | NUEVO | 2026-10-22 | 28 | 11.5
23472 - TERRA PPTO C (MANZANA 4) | M - 1201 | Outinord IND 1/2" | Concreto | Muros torre 1 eje 12 al 19 entre F - J apt 1310, 1311 | 2025-08-01 | 2025-08-29 | 2025-09-03 | 28 | 27.6 | 40.2 | 145.7 | MURO | 28 | MURO-28-28 | 2026-10-22 | NUEVO | 2026-10-22 | 28 | 12.6
23472 - TERRA PPTO C (MANZANA 4) | M - 1201 | Outinord IND 1/2" | Concreto | Muros torre 1 eje 12 al 19 entre F - J apt 1310, 1311 | 2025-08-01 | 2025-08-29 | 2025-09-03 | 28 | 27.6 | 39.7 | 143.8 | MURO | 28 | MURO-28-28 | 2026-10-22 | NUEVO | 2026-10-22 | 28 | 12.1
23472 - TERRA PPTO C (MANZANA 4) | M - 1201 | Outinord IND 1/2" | Concreto | Muros torre 1 eje 12 al 19 entre F - J apt 1310, 1311 | 2025-08-01 | 2025-08-15 | 2025-08-19 | 14 | 27.6 | 35.4 | 128.3 | MURO | 28 | MURO-28-14 | 2026-10-22 | NUEVO | 2026-10-22 | 21.65 | 7.8
23472 - TERRA PPTO C (MANZANA 4) | M - 1201 | Outinord IND 1/2" | Concreto | Muros torre 1 eje 12 al 19 entre F - J apt 1310, 1311 | 2025-08-01 | 2025-08-15 | 2025-08-19 | 14 | 27.6 | 35.7 | 129.3 | MURO | 28 | MURO-28-14 | 2026-10-22 | NUEVO | 2026-10-22 | 21.65 | 8.1
23472 - TERRA PPTO C (MANZANA 4) | M - 1201 | Outinord IND 1/2" | Concreto | Muros torre 1 eje 12 al 19 entre F - J apt 1310, 1311 | 2025-08-01 | 2025-08-08 | 2025-08-12 | 7 | 27.6 | 29.4 | 106.5 | MURO | 28 | MURO-28-7 | 2026-10-22 | NUEVO | 2026-10-22 | 18.48 | 1.8
23472 - TERRA PPTO C (MANZANA 4) | M - 1201 | Outinord IND 1/2" | Concreto | Muros torre 1 eje 12 al 19 entre F - J apt 1310, 1311 | 2025-08-01 | 2025-08-08 | 2025-08-12 | 7 | 27.6 | 28.7 | 104 | MURO | 28 | MURO-28-7 | 2026-10-22 | NUEVO | 2026-10-22 | 18.48 | 1.1
23472 - TERRA PPTO C (MANZANA 4) | M - 1201 | Outinord IND 1/2" | Concreto | Muros torre 1 eje 12 al 19 entre F - J apt 1310, 1311 | 2025-08-01 | 2025-08-05 | 2025-08-06 | 4 | 27.6 | 24.9 | 90.2 | MURO | 28 | MURO-28-4 | 2026-10-22 | NUEVO | 2026-10-22 | 14.07 | -2.7
23472 - TERRA PPTO C (MANZANA 4) | M - 1201 | Outinord IND 1/2" | Concreto | Muros torre 1 eje 12 al 19 entre F - J apt 1310, 1311 | 2025-08-01 | 2025-08-05 | 2025-08-06 | 4 | 27.6 | 24.5 | 88.8 | MURO | 28 | MURO-28-4 | 2026-10-22 | NUEVO | 2026-10-22 | 14.07 | -3.1
23472 - TERRA PPTO C (MANZANA 4) | M - 1202 | Outinord IND 1/2" | Concreto | Muros torre 1 eje 6 al 11 entre A - E apt 1306, 1307 | 2025-08-02 | 2025-08-30 | 2025-09-03 | 28 | 27.6 | 29.8 | 108 | MURO | 28 | MURO-28-28 | 2026-10-22 | NUEVO | 2026-10-22 | 28 | 2.2
23472 - TERRA PPTO C (MANZANA 4) | M - 1202 | Outinord IND 1/2" | Concreto | Muros torre 1 eje 6 al 11 entre A - E apt 1306, 1307 | 2025-08-02 | 2025-08-30 | 2025-09-03 | 28 | 27.6 | 28.9 | 104.7 | MURO | 28 | MURO-28-28 | 2026-10-22 | NUEVO | 2026-10-22 | 28 | 1.3
23472 - TERRA PPTO C (MANZANA 4) | M - 1202 | Outinord IND 1/2" | Concreto | Muros torre 1 eje 6 al 11 entre A - E apt 1306, 1307 | 2025-08-02 | 2025-08-30 | 2025-09-03 | 28 | 27.6 | 29.1 | 105.4 | MURO | 28 | MURO-28-28 | 2026-10-22 | NUEVO | 2026-10-22 | 28 | 1.5
23472 - TERRA PPTO C (MANZANA 4) | M - 1202 | Outinord IND 1/2" | Concreto | Muros torre 1 eje 6 al 11 entre A - E apt 1306, 1307 | 2025-08-02 | 2025-08-16 | 2025-08-19 | 14 | 27.6 | 25.7 | 93.1 | MURO | 28 | MURO-28-14 | 2026-10-22 | NUEVO | 2026-10-22 | 21.65 | -1.9
23472 - TERRA PPTO C (MANZANA 4) | M - 1202 | Outinord IND 1/2" | Concreto | Muros torre 1 eje 6 al 11 entre A - E apt 1306, 1307 | 2025-08-02 | 2025-08-16 | 2025-08-19 | 14 | 27.6 | 25.5 | 92.4 | MURO | 28 | MURO-28-14 | 2026-10-22 | NUEVO | 2026-10-22 | 21.65 | -2.1
23472 - TERRA PPTO C (MANZANA 4) | M - 1202 | Outinord IND 1/2" | Concreto | Muros torre 1 eje 6 al 11 entre A - E apt 1306, 1307 | 2025-08-02 | 2025-08-09 | 2025-08-12 | 7 | 27.6 | 22.2 | 80.4 | MURO | 28 | MURO-28-7 | 2026-10-22 | NUEVO | 2026-10-22 | 18.48 | -5.4
23472 - TERRA PPTO C (MANZANA 4) | M - 1202 | Outinord IND 1/2" | Concreto | Muros torre 1 eje 6 al 11 entre A - E apt 1306, 1307 | 2025-08-02 | 2025-08-09 | 2025-08-12 | 7 | 27.6 | 21.8 | 79 | MURO | 28 | MURO-28-7 | 2026-10-22 | NUEVO | 2026-10-22 | 18.48 | -5.8
23472 - TERRA PPTO C (MANZANA 4) | M - 1202 | Outinord IND 1/2" | Concreto | Muros torre 1 eje 6 al 11 entre A - E apt 1306, 1307 | 2025-08-02 | 2025-08-05 | 2025-08-06 | 3 | 27.6 | 15.7 | 56.9 | MURO | 28 | MURO-28-3 | 2026-10-22 | NUEVO | 2026-10-22 | 12.6 | -11.9
23472 - TERRA PPTO C (MANZANA 4) | M - 1202 | Outinord IND 1/2" | Concreto | Muros torre 1 eje 6 al 11 entre A - E apt 1306, 1307 | 2025-08-02 | 2025-08-05 | 2025-08-06 | 3 | 27.6 | 15.3 | 55.4 | MURO | 28 | MURO-28-3 | 2026-10-22 | NUEVO | 2026-10-22 | 12.6 | -12.3
23472 - TERRA PPTO C (MANZANA 4) | M - 1220 | Outinord IND 1/2" | Concreto | Muros torre 1 eje 6 al 11 entre F - J apt 1401, 1412 | 2025-08-14 | 2025-09-11 | 2025-09-15 | 28 | 27.6 | 36.5 | 132.2 | MURO | 28 | MURO-28-28 | 2026-10-22 | NUEVO | 2026-10-22 | 28 | 8.9
23472 - TERRA PPTO C (MANZANA 4) | M - 1220 | Outinord IND 1/2" | Concreto | Muros torre 1 eje 6 al 11 entre F - J apt 1401, 1412 | 2025-08-14 | 2025-09-11 | 2025-09-15 | 28 | 27.6 | 37.7 | 136.6 | MURO | 28 | MURO-28-28 | 2026-10-22 | NUEVO | 2026-10-22 | 28 | 10.1
23472 - TERRA PPTO C (MANZANA 4) | M - 1220 | Outinord IND 1/2" | Concreto | Muros torre 1 eje 6 al 11 entre F - J apt 1401, 1412 | 2025-08-14 | 2025-09-11 | 2025-09-15 | 28 | 27.6 | 37.2 | 134.8 | MURO | 28 | MURO-28-28 | 2026-10-22 | NUEVO | 2026-10-22 | 28 | 9.6
23472 - TERRA PPTO C (MANZANA 4) | M - 1220 | Outinord IND 1/2" | Concreto | Muros torre 1 eje 6 al 11 entre F - J apt 1401, 1412 | 2025-08-14 | 2025-08-28 | 2025-09-03 | 14 | 27.6 | 31 | 112.3 | MURO | 28 | MURO-28-14 | 2026-10-22 | NUEVO | 2026-10-22 | 21.65 | 3.4
23472 - TERRA PPTO C (MANZANA 4) | M - 1220 | Outinord IND 1/2" | Concreto | Muros torre 1 eje 6 al 11 entre F - J apt 1401, 1412 | 2025-08-14 | 2025-08-28 | 2025-09-03 | 14 | 27.6 | 31.5 | 114.1 | MURO | 28 | MURO-28-14 | 2026-10-22 | NUEVO | 2026-10-22 | 21.65 | 3.9
23472 - TERRA PPTO C (MANZANA 4) | M - 1220 | Outinord IND 1/2" | Concreto | Muros torre 1 eje 6 al 11 entre F - J apt 1401, 1412 | 2025-08-14 | 2025-08-21 | 2025-08-26 | 7 | 27.6 | 26.1 | 94.6 | MURO | 28 | MURO-28-7 | 2026-10-22 | NUEVO | 2026-10-22 | 18.48 | -1.5
23472 - TERRA PPTO C (MANZANA 4) | M - 1220 | Outinord IND 1/2" | Concreto | Muros torre 1 eje 6 al 11 entre F - J apt 1401, 1412 | 2025-08-14 | 2025-08-21 | 2025-08-26 | 7 | 27.6 | 25.2 | 91.3 | MURO | 28 | MURO-28-7 | 2026-10-22 | NUEVO | 2026-10-22 | 18.48 | -2.4
23472 - TERRA PPTO C (MANZANA 4) | M - 1220 | Outinord IND 1/2" | Concreto | Muros torre 1 eje 6 al 11 entre F - J apt 1401, 1412 | 2025-08-14 | 2025-08-17 | 2025-08-19 | 3 | 27.6 | 20 | 72.5 | MURO | 28 | MURO-28-3 | 2026-10-22 | NUEVO | 2026-10-22 | 12.6 | -7.6
23472 - TERRA PPTO C (MANZANA 4) | M - 1220 | Outinord IND 1/2" | Concreto | Muros torre 1 eje 6 al 11 entre F - J apt 1401, 1412 | 2025-08-14 | 2025-08-17 | 2025-08-19 | 3 | 27.6 | 19.4 | 70.3 | MURO | 28 | MURO-28-3 | 2026-10-22 | NUEVO | 2026-10-22 | 12.6 | -8.2
23472 - TERRA PPTO C (MANZANA 4) | M - 1222 | Outinord IND 1/2" | Concreto | Muros torre 1 eje 1 al 5 entre A - J apt 1404, 1405 | 2025-08-15 | 2025-09-12 | 2025-09-15 | 28 | 27.6 | 36.3 | 131.5 | MURO | 28 | MURO-28-28 | 2026-10-22 | NUEVO | 2026-10-22 | 28 | 8.7
23472 - TERRA PPTO C (MANZANA 4) | M - 1222 | Outinord IND 1/2" | Concreto | Muros torre 1 eje 1 al 5 entre A - J apt 1404, 1405 | 2025-08-15 | 2025-09-12 | 2025-09-15 | 28 | 27.6 | 36.6 | 132.6 | MURO | 28 | MURO-28-28 | 2026-10-22 | NUEVO | 2026-10-22 | 28 | 9
23472 - TERRA PPTO C (MANZANA 4) | M - 1222 | Outinord IND 1/2" | Concreto | Muros torre 1 eje 1 al 5 entre A - J apt 1404, 1405 | 2025-08-15 | 2025-09-12 | 2025-09-15 | 28 | 27.6 | 35.1 | 127.2 | MURO | 28 | MURO-28-28 | 2026-10-22 | NUEVO | 2026-10-22 | 28 | 7.5
23472 - TERRA PPTO C (MANZANA 4) | M - 1222 | Outinord IND 1/2" | Concreto | Muros torre 1 eje 1 al 5 entre A - J apt 1404, 1405 | 2025-08-15 | 2025-08-29 | 2025-09-03 | 14 | 27.6 | 28.5 | 103.3 | MURO | 28 | MURO-28-14 | 2026-10-22 | NUEVO | 2026-10-22 | 21.65 | 0.9
23472 - TERRA PPTO C (MANZANA 4) | M - 1222 | Outinord IND 1/2" | Concreto | Muros torre 1 eje 1 al 5 entre A - J apt 1404, 1405 | 2025-08-15 | 2025-08-29 | 2025-09-03 | 14 | 27.6 | 27.5 | 99.6 | MURO | 28 | MURO-28-14 | 2026-10-22 | NUEVO | 2026-10-22 | 21.65 | -0.1
23472 - TERRA PPTO C (MANZANA 4) | M - 1222 | Outinord IND 1/2" | Concreto | Muros torre 1 eje 1 al 5 entre A - J apt 1404, 1405 | 2025-08-15 | 2025-08-22 | 2025-08-26 | 7 | 27.6 | 23.6 | 85.5 | MURO | 28 | MURO-28-7 | 2026-10-22 | NUEVO | 2026-10-22 | 18.48 | -4
23472 - TERRA PPTO C (MANZANA 4) | M - 1222 | Outinord IND 1/2" | Concreto | Muros torre 1 eje 1 al 5 entre A - J apt 1404, 1405 | 2025-08-15 | 2025-08-22 | 2025-08-26 | 7 | 27.6 | 22.8 | 82.6 | MURO | 28 | MURO-28-7 | 2026-10-22 | NUEVO | 2026-10-22 | 18.48 | -4.8
23472 - TERRA PPTO C (MANZANA 4) | M - 1222 | Outinord IND 1/2" | Concreto | Muros torre 1 eje 1 al 5 entre A - J apt 1404, 1405 | 2025-08-15 | 2025-08-19 | 2025-08-21 | 4 | 27.6 | 20.7 | 75 | MURO | 28 | MURO-28-4 | 2026-10-22 | NUEVO | 2026-10-22 | 14.07 | -6.9
23472 - TERRA PPTO C (MANZANA 4) | M - 1222 | Outinord IND 1/2" | Concreto | Muros torre 1 eje 1 al 5 entre A - J apt 1404, 1405 | 2025-08-15 | 2025-08-19 | 2025-08-21 | 4 | 27.6 | 19.7 | 71.4 | MURO | 28 | MURO-28-4 | 2026-10-22 | NUEVO | 2026-10-22 | 14.07 | -7.9
23472 - TERRA PPTO C (MANZANA 4) | M - 1224 | Outinord IND 1/2" | Concreto | Muros Torre 1 eje 1 al 5 entre F - J Apt 1402, 1403 | 2025-08-19 | 2025-09-16 | 2025-09-23 | 28 | 27.6 | 32.5 | 117.8 | MURO | 28 | MURO-28-28 | 2026-10-22 | NUEVO | 2026-10-22 | 28 | 4.9
23472 - TERRA PPTO C (MANZANA 4) | M - 1224 | Outinord IND 1/2" | Concreto | Muros Torre 1 eje 1 al 5 entre F - J Apt 1402, 1403 | 2025-08-19 | 2025-09-16 | 2025-09-23 | 28 | 27.6 | 32 | 115.9 | MURO | 28 | MURO-28-28 | 2026-10-22 | NUEVO | 2026-10-22 | 28 | 4.4
23472 - TERRA PPTO C (MANZANA 4) | M - 1224 | Outinord IND 1/2" | Concreto | Muros Torre 1 eje 1 al 5 entre F - J Apt 1402, 1403 | 2025-08-19 | 2025-09-16 | 2025-09-23 | 28 | 27.6 | 31 | 112.3 | MURO | 28 | MURO-28-28 | 2026-10-22 | NUEVO | 2026-10-22 | 28 | 3.4
23472 - TERRA PPTO C (MANZANA 4) | M - 1224 | Outinord IND 1/2" | Concreto | Muros Torre 1 eje 1 al 5 entre F - J Apt 1402, 1403 | 2025-08-19 | 2025-09-02 | 2025-09-03 | 14 | 27.6 | 26.9 | 97.5 | MURO | 28 | MURO-28-14 | 2026-10-22 | NUEVO | 2026-10-22 | 21.65 | -0.7
23472 - TERRA PPTO C (MANZANA 4) | M - 1224 | Outinord IND 1/2" | Concreto | Muros Torre 1 eje 1 al 5 entre F - J Apt 1402, 1403 | 2025-08-19 | 2025-09-02 | 2025-09-03 | 14 | 27.6 | 25.6 | 92.8 | MURO | 28 | MURO-28-14 | 2026-10-22 | NUEVO | 2026-10-22 | 21.65 | -2
23472 - TERRA PPTO C (MANZANA 4) | M - 1224 | Outinord IND 1/2" | Concreto | Muros Torre 1 eje 1 al 5 entre F - J Apt 1402, 1403 | 2025-08-19 | 2025-08-26 | 2025-08-28 | 7 | 27.6 | 21.4 | 77.5 | MURO | 28 | MURO-28-7 | 2026-10-22 | NUEVO | 2026-10-22 | 18.48 | -6.2
23472 - TERRA PPTO C (MANZANA 4) | M - 1224 | Outinord IND 1/2" | Concreto | Muros Torre 1 eje 1 al 5 entre F - J Apt 1402, 1403 | 2025-08-19 | 2025-08-26 | 2025-08-28 | 7 | 27.6 | 21 | 76.1 | MURO | 28 | MURO-28-7 | 2026-10-22 | NUEVO | 2026-10-22 | 18.48 | -6.6
23472 - TERRA PPTO C (MANZANA 4) | M - 1224 | Outinord IND 1/2" | Concreto | Muros Torre 1 eje 1 al 5 entre F - J Apt 1402, 1403 | 2025-08-19 | 2025-08-22 | 2025-08-26 | 3 | 27.6 | 17.7 | 64.1 | MURO | 28 | MURO-28-3 | 2026-10-22 | NUEVO | 2026-10-22 | 12.6 | -9.9
23472 - TERRA PPTO C (MANZANA 4) | M - 1224 | Outinord IND 1/2" | Concreto | Muros Torre 1 eje 1 al 5 entre F - J Apt 1402, 1403 | 2025-08-19 | 2025-08-22 | 2025-08-26 | 3 | 27.6 | 17.6 | 63.8 | MURO | 28 | MURO-28-3 | 2026-10-22 | NUEVO | 2026-10-22 | 12.6 | -10
23472 - TERRA PPTO C (MANZANA 4) | M - 1234 | Outinord IND 1 / 2" | Concreto | Muros torre 1 eje 1 al 5 entre A - E apt 1504, 1505 | 2025-08-25 | 2025-09-22 | 2025-09-25 | 28 | 27.6 | 37 | 134.1 | MURO | 28 | MURO-28-28 | 2026-10-22 | NUEVO | 2026-10-22 | 28 | 9.4
23472 - TERRA PPTO C (MANZANA 4) | M - 1234 | Outinord IND 1 / 2" | Concreto | Muros torre 1 eje 1 al 5 entre A - E apt 1504, 1505 | 2025-08-25 | 2025-09-22 | 2025-09-25 | 28 | 27.6 | 36.4 | 131.9 | MURO | 28 | MURO-28-28 | 2026-10-22 | NUEVO | 2026-10-22 | 28 | 8.8
23472 - TERRA PPTO C (MANZANA 4) | M - 1234 | Outinord IND 1 / 2" | Concreto | Muros torre 1 eje 1 al 5 entre A - E apt 1504, 1505 | 2025-08-25 | 2025-09-22 | 2025-09-25 | 28 | 27.6 | 35.9 | 130.1 | MURO | 28 | MURO-28-28 | 2026-10-22 | NUEVO | 2026-10-22 | 28 | 8.3
23472 - TERRA PPTO C (MANZANA 4) | M - 1234 | Outinord IND 1 / 2" | Concreto | Muros torre 1 eje 1 al 5 entre A - E apt 1504, 1505 | 2025-08-25 | 2025-09-08 | 2025-09-13 | 14 | 27.6 | 30.6 | 110.9 | MURO | 28 | MURO-28-14 | 2026-10-22 | NUEVO | 2026-10-22 | 21.65 | 3
23472 - TERRA PPTO C (MANZANA 4) | M - 1234 | Outinord IND 1 / 2" | Concreto | Muros torre 1 eje 1 al 5 entre A - E apt 1504, 1505 | 2025-08-25 | 2025-09-08 | 2025-09-13 | 14 | 27.6 | 29.4 | 106.5 | MURO | 28 | MURO-28-14 | 2026-10-22 | NUEVO | 2026-10-22 | 21.65 | 1.8
23472 - TERRA PPTO C (MANZANA 4) | M - 1234 | Outinord IND 1 / 2" | Concreto | Muros torre 1 eje 1 al 5 entre A - E apt 1504, 1505 | 2025-08-25 | 2025-09-01 | 2025-09-03 | 7 | 27.6 | 24.5 | 88.8 | MURO | 28 | MURO-28-7 | 2026-10-22 | NUEVO | 2026-10-22 | 18.48 | -3.1
23472 - TERRA PPTO C (MANZANA 4) | M - 1234 | Outinord IND 1 / 2" | Concreto | Muros torre 1 eje 1 al 5 entre A - E apt 1504, 1505 | 2025-08-25 | 2025-09-01 | 2025-09-03 | 7 | 27.6 | 24.7 | 89.5 | MURO | 28 | MURO-28-7 | 2026-10-22 | NUEVO | 2026-10-22 | 18.48 | -2.9
23472 - TERRA PPTO C (MANZANA 4) | M - 1234 | Outinord IND 1 / 2" | Concreto | Muros torre 1 eje 1 al 5 entre A - E apt 1504, 1505 | 2025-08-25 | 2025-08-28 | 2025-09-03 | 3 | 27.6 | 19.9 | 72.1 | MURO | 28 | MURO-28-3 | 2026-10-22 | NUEVO | 2026-10-22 | 12.6 | -7.7
23472 - TERRA PPTO C (MANZANA 4) | M - 1234 | Outinord IND 1 / 2" | Concreto | Muros torre 1 eje 1 al 5 entre A - E apt 1504, 1505 | 2025-08-25 | 2025-08-28 | 2025-09-03 | 3 | 27.6 | 19.1 | 69.2 | MURO | 28 | MURO-28-3 | 2026-10-22 | NUEVO | 2026-10-22 | 12.6 | -8.5
23472 - TERRA PPTO C (MANZANA 4) | M - 1236 | Outinord IND 1 / 2" | Concreto | Muro torre 1 eje 1 al 5 entre F - J apt 1502 - 1503 y cimentación escalera entre torres 2 y 3 | 2025-08-26 | 2025-09-23 | 2025-09-25 | 28 | 27.6 | 33.6 | 121.7 | MURO | 28 | MURO-28-28 | 2026-10-22 | NUEVO | 2026-10-22 | 28 | 6
23472 - TERRA PPTO C (MANZANA 4) | M - 1236 | Outinord IND 1 / 2" | Concreto | Muro torre 1 eje 1 al 5 entre F - J apt 1502 - 1503 y cimentación escalera entre torres 2 y 3 | 2025-08-26 | 2025-09-23 | 2025-09-25 | 28 | 27.6 | 32.5 | 117.8 | MURO | 28 | MURO-28-28 | 2026-10-22 | NUEVO | 2026-10-22 | 28 | 4.9
23472 - TERRA PPTO C (MANZANA 4) | M - 1236 | Outinord IND 1 / 2" | Concreto | Muro torre 1 eje 1 al 5 entre F - J apt 1502 - 1503 y cimentación escalera entre torres 2 y 3 | 2025-08-26 | 2025-09-23 | 2025-09-25 | 28 | 27.6 | 32.6 | 118.1 | MURO | 28 | MURO-28-28 | 2026-10-22 | NUEVO | 2026-10-22 | 28 | 5
23472 - TERRA PPTO C (MANZANA 4) | M - 1236 | Outinord IND 1 / 2" | Concreto | Muro torre 1 eje 1 al 5 entre F - J apt 1502 - 1503 y cimentación escalera entre torres 2 y 3 | 2025-08-26 | 2025-09-09 | 2025-09-15 | 14 | 27.6 | 27.1 | 98.2 | MURO | 28 | MURO-28-14 | 2026-10-22 | NUEVO | 2026-10-22 | 21.65 | -0.5
23472 - TERRA PPTO C (MANZANA 4) | M - 1236 | Outinord IND 1 / 2" | Concreto | Muro torre 1 eje 1 al 5 entre F - J apt 1502 - 1503 y cimentación escalera entre torres 2 y 3 | 2025-08-26 | 2025-09-09 | 2025-09-15 | 14 | 27.6 | 26.5 | 96 | MURO | 28 | MURO-28-14 | 2026-10-22 | NUEVO | 2026-10-22 | 21.65 | -1.1
23472 - TERRA PPTO C (MANZANA 4) | M - 1236 | Outinord IND 1 / 2" | Concreto | Muro torre 1 eje 1 al 5 entre F - J apt 1502 - 1503 y cimentación escalera entre torres 2 y 3 | 2025-08-26 | 2025-09-02 | 2025-09-03 | 7 | 27.6 | 22.9 | 83 | MURO | 28 | MURO-28-7 | 2026-10-22 | NUEVO | 2026-10-22 | 18.48 | -4.7
23472 - TERRA PPTO C (MANZANA 4) | M - 1236 | Outinord IND 1 / 2" | Concreto | Muro torre 1 eje 1 al 5 entre F - J apt 1502 - 1503 y cimentación escalera entre torres 2 y 3 | 2025-08-26 | 2025-09-02 | 2025-09-03 | 7 | 27.6 | 22.5 | 81.5 | MURO | 28 | MURO-28-7 | 2026-10-22 | NUEVO | 2026-10-22 | 18.48 | -5.1
23472 - TERRA PPTO C (MANZANA 4) | M - 1236 | Outinord IND 1 / 2" | Concreto | Muro torre 1 eje 1 al 5 entre F - J apt 1502 - 1503 y cimentación escalera entre torres 2 y 3 | 2025-08-26 | 2025-08-29 | 2025-09-03 | 3 | 27.6 | 16.4 | 59.4 | MURO | 28 | MURO-28-3 | 2026-10-22 | NUEVO | 2026-10-22 | 12.6 | -11.2
23472 - TERRA PPTO C (MANZANA 4) | M - 1236 | Outinord IND 1 / 2" | Concreto | Muro torre 1 eje 1 al 5 entre F - J apt 1502 - 1503 y cimentación escalera entre torres 2 y 3 | 2025-08-26 | 2025-08-29 | 2025-09-03 | 3 | 27.6 | 16.2 | 58.7 | MURO | 28 | MURO-28-3 | 2026-10-22 | NUEVO | 2026-10-22 | 12.6 | -11.4
23472 - TERRA PPTO C (MANZANA 4) | M - 1239 | Outinord IND 1 / 2 " | Concreto | Muros Torre 1 Eje 12 al 19 entre A - E Apt 1608 - 1609 | 2025-08-27 | 2025-09-24 | 2025-09-25 | 28 | 27.6 | 49.7 | 180.1 | MURO | 28 | MURO-28-28 | 2026-10-22 | NUEVO | 2026-10-22 | 28 | 22.1
23472 - TERRA PPTO C (MANZANA 4) | M - 1239 | Outinord IND 1 / 2 " | Concreto | Muros Torre 1 Eje 12 al 19 entre A - E Apt 1608 - 1609 | 2025-08-27 | 2025-09-24 | 2025-09-25 | 28 | 27.6 | 50.3 | 182.2 | MURO | 28 | MURO-28-28 | 2026-10-22 | NUEVO | 2026-10-22 | 28 | 22.7
23472 - TERRA PPTO C (MANZANA 4) | M - 1239 | Outinord IND 1 / 2 " | Concreto | Muros Torre 1 Eje 12 al 19 entre A - E Apt 1608 - 1609 | 2025-08-27 | 2025-09-24 | 2025-09-25 | 28 | 27.6 | 50.1 | 181.5 | MURO | 28 | MURO-28-28 | 2026-10-22 | NUEVO | 2026-10-22 | 28 | 22.5
23472 - TERRA PPTO C (MANZANA 4) | M - 1239 | Outinord IND 1 / 2 " | Concreto | Muros Torre 1 Eje 12 al 19 entre A - E Apt 1608 - 1609 | 2025-08-27 | 2025-09-10 | 2025-09-15 | 14 | 27.6 | 43.3 | 156.9 | MURO | 28 | MURO-28-14 | 2026-10-22 | NUEVO | 2026-10-22 | 21.65 | 15.7
23472 - TERRA PPTO C (MANZANA 4) | M - 1239 | Outinord IND 1 / 2 " | Concreto | Muros Torre 1 Eje 12 al 19 entre A - E Apt 1608 - 1609 | 2025-08-27 | 2025-09-10 | 2025-09-15 | 14 | 27.6 | 43.5 | 157.6 | MURO | 28 | MURO-28-14 | 2026-10-22 | NUEVO | 2026-10-22 | 21.65 | 15.9
23472 - TERRA PPTO C (MANZANA 4) | M - 1239 | Outinord IND 1 / 2 " | Concreto | Muros Torre 1 Eje 12 al 19 entre A - E Apt 1608 - 1609 | 2025-08-27 | 2025-09-03 | 2025-09-05 | 7 | 27.6 | 37.8 | 137 | MURO | 28 | MURO-28-7 | 2026-10-22 | NUEVO | 2026-10-22 | 18.48 | 10.2
23472 - TERRA PPTO C (MANZANA 4) | M - 1239 | Outinord IND 1 / 2 " | Concreto | Muros Torre 1 Eje 12 al 19 entre A - E Apt 1608 - 1609 | 2025-08-27 | 2025-09-03 | 2025-09-05 | 7 | 27.6 | 36.5 | 132.2 | MURO | 28 | MURO-28-7 | 2026-10-22 | NUEVO | 2026-10-22 | 18.48 | 8.9
23472 - TERRA PPTO C (MANZANA 4) | M - 1239 | Outinord IND 1 / 2 " | Concreto | Muros Torre 1 Eje 12 al 19 entre A - E Apt 1608 - 1609 | 2025-08-27 | 2025-08-30 | 2025-09-03 | 3 | 27.6 | 32.5 | 117.8 | MURO | 28 | MURO-28-3 | 2026-10-22 | NUEVO | 2026-10-22 | 12.6 | 4.9
23472 - TERRA PPTO C (MANZANA 4) | M - 1239 | Outinord IND 1 / 2 " | Concreto | Muros Torre 1 Eje 12 al 19 entre A - E Apt 1608 - 1609 | 2025-08-27 | 2025-08-30 | 2025-09-03 | 3 | 27.6 | 31.5 | 114.1 | MURO | 28 | MURO-28-3 | 2026-10-22 | NUEVO | 2026-10-22 | 12.6 | 3.9
23472 - TERRA PPTO C (MANZANA 4) | M - 1241 | Outinord IND 1/2" | Concreto | Muros torre 1 eje 12 al 19 entre F - J apt 1610, 1611 | 2025-08-28 | 2025-09-25 | 2025-09-30 | 28 | 27.6 | 40.2 | 145.7 | MURO | 28 | MURO-28-28 | 2026-10-22 | NUEVO | 2026-10-22 | 28 | 12.6
23472 - TERRA PPTO C (MANZANA 4) | M - 1241 | Outinord IND 1/2" | Concreto | Muros torre 1 eje 12 al 19 entre F - J apt 1610, 1611 | 2025-08-28 | 2025-09-25 | 2025-09-30 | 28 | 27.6 | 38.7 | 140.2 | MURO | 28 | MURO-28-28 | 2026-10-22 | NUEVO | 2026-10-22 | 28 | 11.1
23472 - TERRA PPTO C (MANZANA 4) | M - 1241 | Outinord IND 1/2" | Concreto | Muros torre 1 eje 12 al 19 entre F - J apt 1610, 1611 | 2025-08-28 | 2025-09-25 | 2025-09-30 | 28 | 27.6 | 38.1 | 138 | MURO | 28 | MURO-28-28 | 2026-10-22 | NUEVO | 2026-10-22 | 28 | 10.5
23472 - TERRA PPTO C (MANZANA 4) | M - 1241 | Outinord IND 1/2" | Concreto | Muros torre 1 eje 12 al 19 entre F - J apt 1610, 1611 | 2025-08-28 | 2025-09-11 | 2025-09-15 | 14 | 27.6 | 35.7 | 129.3 | MURO | 28 | MURO-28-14 | 2026-10-22 | NUEVO | 2026-10-22 | 21.65 | 8.1
23472 - TERRA PPTO C (MANZANA 4) | M - 1241 | Outinord IND 1/2" | Concreto | Muros torre 1 eje 12 al 19 entre F - J apt 1610, 1611 | 2025-08-28 | 2025-09-11 | 2025-09-15 | 14 | 27.6 | 35 | 126.8 | MURO | 28 | MURO-28-14 | 2026-10-22 | NUEVO | 2026-10-22 | 21.65 | 7.4
23472 - TERRA PPTO C (MANZANA 4) | M - 1241 | Outinord IND 1/2" | Concreto | Muros torre 1 eje 12 al 19 entre F - J apt 1610, 1611 | 2025-08-28 | 2025-09-04 | 2025-09-05 | 7 | 27.6 | 28.6 | 103.6 | MURO | 28 | MURO-28-7 | 2026-10-22 | NUEVO | 2026-10-22 | 18.48 | 1
23472 - TERRA PPTO C (MANZANA 4) | M - 1241 | Outinord IND 1/2" | Concreto | Muros torre 1 eje 12 al 19 entre F - J apt 1610, 1611 | 2025-08-28 | 2025-09-04 | 2025-09-05 | 7 | 27.6 | 28.1 | 101.8 | MURO | 28 | MURO-28-7 | 2026-10-22 | NUEVO | 2026-10-22 | 18.48 | 0.5
23472 - TERRA PPTO C (MANZANA 4) | M - 1241 | Outinord IND 1/2" | Concreto | Muros torre 1 eje 12 al 19 entre F - J apt 1610, 1611 | 2025-08-28 | 2025-08-31 | 2025-09-03 | 3 | 27.6 | 24.5 | 88.8 | MURO | 28 | MURO-28-3 | 2026-10-22 | NUEVO | 2026-10-22 | 12.6 | -3.1
23472 - TERRA PPTO C (MANZANA 4) | M - 1241 | Outinord IND 1/2" | Concreto | Muros torre 1 eje 12 al 19 entre F - J apt 1610, 1611 | 2025-08-28 | 2025-08-31 | 2025-09-03 | 3 | 27.6 | 24 | 87 | MURO | 28 | MURO-28-3 | 2026-10-22 | NUEVO | 2026-10-22 | 12.6 | -3.6
23472 - TERRA PPTO C (MANZANA 4) | M - 1243 | Outinord IND 1 / 2" | Concreto | Muros torre 1 eje 6 al 11 entre A - E apt 1606, 1607 | 2025-08-29 | 2025-09-26 | 2025-09-30 | 28 | 27.6 | 38.1 | 138 | MURO | 28 | MURO-28-28 | 2026-10-22 | NUEVO | 2026-10-22 | 28 | 10.5
23472 - TERRA PPTO C (MANZANA 4) | M - 1243 | Outinord IND 1 / 2" | Concreto | Muros torre 1 eje 6 al 11 entre A - E apt 1606, 1607 | 2025-08-29 | 2025-09-26 | 2025-09-30 | 28 | 27.6 | 37.5 | 135.9 | MURO | 28 | MURO-28-28 | 2026-10-22 | NUEVO | 2026-10-22 | 28 | 9.9
23472 - TERRA PPTO C (MANZANA 4) | M - 1243 | Outinord IND 1 / 2" | Concreto | Muros torre 1 eje 6 al 11 entre A - E apt 1606, 1607 | 2025-08-29 | 2025-09-26 | 2025-09-30 | 28 | 27.6 | 37.2 | 134.8 | MURO | 28 | MURO-28-28 | 2026-10-22 | NUEVO | 2026-10-22 | 28 | 9.6
23472 - TERRA PPTO C (MANZANA 4) | M - 1243 | Outinord IND 1 / 2" | Concreto | Muros torre 1 eje 6 al 11 entre A - E apt 1606, 1607 | 2025-08-29 | 2025-09-12 | 2025-09-15 | 14 | 27.6 | 34.2 | 123.9 | MURO | 28 | MURO-28-14 | 2026-10-22 | NUEVO | 2026-10-22 | 21.65 | 6.6
23472 - TERRA PPTO C (MANZANA 4) | M - 1243 | Outinord IND 1 / 2" | Concreto | Muros torre 1 eje 6 al 11 entre A - E apt 1606, 1607 | 2025-08-29 | 2025-09-12 | 2025-09-15 | 14 | 27.6 | 32.8 | 118.8 | MURO | 28 | MURO-28-14 | 2026-10-22 | NUEVO | 2026-10-22 | 21.65 | 5.2
23472 - TERRA PPTO C (MANZANA 4) | M - 1243 | Outinord IND 1 / 2" | Concreto | Muros torre 1 eje 6 al 11 entre A - E apt 1606, 1607 | 2025-08-29 | 2025-09-05 | 2025-09-08 | 7 | 27.6 | 26.6 | 96.4 | MURO | 28 | MURO-28-7 | 2026-10-22 | NUEVO | 2026-10-22 | 18.48 | -1
23472 - TERRA PPTO C (MANZANA 4) | M - 1243 | Outinord IND 1 / 2" | Concreto | Muros torre 1 eje 6 al 11 entre A - E apt 1606, 1607 | 2025-08-29 | 2025-09-05 | 2025-09-08 | 7 | 27.6 | 25.8 | 93.5 | MURO | 28 | MURO-28-7 | 2026-10-22 | NUEVO | 2026-10-22 | 18.48 | -1.8
23472 - TERRA PPTO C (MANZANA 4) | M - 1243 | Outinord IND 1 / 2" | Concreto | Muros torre 1 eje 6 al 11 entre A - E apt 1606, 1607 | 2025-08-29 | 2025-09-02 | 2025-09-05 | 4 | 27.6 | 21.1 | 76.4 | MURO | 28 | MURO-28-4 | 2026-10-22 | NUEVO | 2026-10-22 | 14.07 | -6.5
23472 - TERRA PPTO C (MANZANA 4) | M - 1243 | Outinord IND 1 / 2" | Concreto | Muros torre 1 eje 6 al 11 entre A - E apt 1606, 1607 | 2025-08-29 | 2025-09-02 | 2025-09-05 | 4 | 27.6 | 20.6 | 74.6 | MURO | 28 | MURO-28-4 | 2026-10-22 | NUEVO | 2026-10-22 | 14.07 | -7
23472 - TERRA PPTO C (MANZANA 4) | M - 1244 | Outinord IND 1" | Concreto | Salón comunal escalera tipo 1 eje 3 al 4 entre A - B piso 4 al piso 5 | 2025-08-30 | 2025-09-27 | 2025-09-30 | 28 | 27.6 | 43.4 | 157.2 | AUTOCOMPAC | 28 | AUTOCOMPAC-28-28 | 2026-10-22 | NUEVO | 2026-10-22 | 28 | 15.8
23472 - TERRA PPTO C (MANZANA 4) | M - 1244 | Outinord IND 1" | Concreto | Salón comunal escalera tipo 1 eje 3 al 4 entre A - B piso 4 al piso 5 | 2025-08-30 | 2025-09-27 | 2025-09-30 | 28 | 27.6 | 41.9 | 151.8 | AUTOCOMPAC | 28 | AUTOCOMPAC-28-28 | 2026-10-22 | NUEVO | 2026-10-22 | 28 | 14.3
23472 - TERRA PPTO C (MANZANA 4) | M - 1244 | Outinord IND 1" | Concreto | Salón comunal escalera tipo 1 eje 3 al 4 entre A - B piso 4 al piso 5 | 2025-08-30 | 2025-09-27 | 2025-09-30 | 28 | 27.6 | 42.2 | 152.9 | AUTOCOMPAC | 28 | AUTOCOMPAC-28-28 | 2026-10-22 | NUEVO | 2026-10-22 | 28 | 14.6
23472 - TERRA PPTO C (MANZANA 4) | M - 1244 | Outinord IND 1" | Concreto | Salón comunal escalera tipo 1 eje 3 al 4 entre A - B piso 4 al piso 5 | 2025-08-30 | 2025-09-13 | 2025-09-23 | 14 | 27.6 | 38 | 137.7 | AUTOCOMPAC | 28 | AUTOCOMPAC-28-14 | 2026-10-22 | NUEVO | 2026-10-22 | 21.65 | 10.4
23472 - TERRA PPTO C (MANZANA 4) | M - 1244 | Outinord IND 1" | Concreto | Salón comunal escalera tipo 1 eje 3 al 4 entre A - B piso 4 al piso 5 | 2025-08-30 | 2025-09-13 | 2025-09-23 | 14 | 27.6 | 37.5 | 135.9 | AUTOCOMPAC | 28 | AUTOCOMPAC-28-14 | 2026-10-22 | NUEVO | 2026-10-22 | 21.65 | 9.9
23472 - TERRA PPTO C (MANZANA 4) | M - 1244 | Outinord IND 1" | Concreto | Salón comunal escalera tipo 1 eje 3 al 4 entre A - B piso 4 al piso 5 | 2025-08-30 | 2025-09-06 | 2025-09-08 | 7 | 27.6 | 29.6 | 107.2 | AUTOCOMPAC | 28 | AUTOCOMPAC-28-7 | 2026-10-22 | NUEVO | 2026-10-22 | 18.48 | 2
23472 - TERRA PPTO C (MANZANA 4) | M - 1244 | Outinord IND 1" | Concreto | Salón comunal escalera tipo 1 eje 3 al 4 entre A - B piso 4 al piso 5 | 2025-08-30 | 2025-09-06 | 2025-09-08 | 7 | 27.6 | 29.9 | 108.3 | AUTOCOMPAC | 28 | AUTOCOMPAC-28-7 | 2026-10-22 | NUEVO | 2026-10-22 | 18.48 | 2.3
23472 - TERRA PPTO C (MANZANA 4) | M - 1244 | Outinord IND 1" | Concreto | Salón comunal escalera tipo 1 eje 3 al 4 entre A - B piso 4 al piso 5 | 2025-08-30 | 2025-09-02 | 2025-09-05 | 3 | 27.6 | 23.8 | 86.2 | AUTOCOMPAC | 28 | AUTOCOMPAC-28-3 | 2026-10-22 | NUEVO | 2026-10-22 | 12.6 | -3.8
23472 - TERRA PPTO C (MANZANA 4) | M - 1244 | Outinord IND 1" | Concreto | Salón comunal escalera tipo 1 eje 3 al 4 entre A - B piso 4 al piso 5 | 2025-08-30 | 2025-09-02 | 2025-09-05 | 3 | 27.6 | 24 | 87 | AUTOCOMPAC | 28 | AUTOCOMPAC-28-3 | 2026-10-22 | NUEVO | 2026-10-22 | 12.6 | -3.6
23472 - TERRA PPTO C (MANZANA 4) | M - 1246 | Outinord IND 1/ 2" | Concreto | Muros Torre 1 Eje 6 al 12 entre F - J Apt 1601 , 1612 | 2025-08-30 | 2025-09-27 | 2025-09-30 | 28 | 27.6 | 33.8 | 122.5 | MURO | 28 | MURO-28-28 | 2026-10-22 | NUEVO | 2026-10-22 | 28 | 6.2
23472 - TERRA PPTO C (MANZANA 4) | M - 1246 | Outinord IND 1/ 2" | Concreto | Muros Torre 1 Eje 6 al 12 entre F - J Apt 1601 , 1612 | 2025-08-30 | 2025-09-27 | 2025-09-30 | 28 | 27.6 | 34.1 | 123.6 | MURO | 28 | MURO-28-28 | 2026-10-22 | NUEVO | 2026-10-22 | 28 | 6.5
23472 - TERRA PPTO C (MANZANA 4) | M - 1246 | Outinord IND 1/ 2" | Concreto | Muros Torre 1 Eje 6 al 12 entre F - J Apt 1601 , 1612 | 2025-08-30 | 2025-09-27 | 2025-09-30 | 28 | 27.6 | 33 | 119.6 | MURO | 28 | MURO-28-28 | 2026-10-22 | NUEVO | 2026-10-22 | 28 | 5.4
23472 - TERRA PPTO C (MANZANA 4) | M - 1246 | Outinord IND 1/ 2" | Concreto | Muros Torre 1 Eje 6 al 12 entre F - J Apt 1601 , 1612 | 2025-08-30 | 2025-09-13 | 2025-09-23 | 14 | 27.6 | 29.1 | 105.4 | MURO | 28 | MURO-28-14 | 2026-10-22 | NUEVO | 2026-10-22 | 21.65 | 1.5
23472 - TERRA PPTO C (MANZANA 4) | M - 1246 | Outinord IND 1/ 2" | Concreto | Muros Torre 1 Eje 6 al 12 entre F - J Apt 1601 , 1612 | 2025-08-30 | 2025-09-13 | 2025-09-23 | 14 | 27.6 | 28.8 | 104.3 | MURO | 28 | MURO-28-14 | 2026-10-22 | NUEVO | 2026-10-22 | 21.65 | 1.2
23472 - TERRA PPTO C (MANZANA 4) | M - 1246 | Outinord IND 1/ 2" | Concreto | Muros Torre 1 Eje 6 al 12 entre F - J Apt 1601 , 1612 | 2025-08-30 | 2025-09-06 | 2025-09-08 | 7 | 27.6 | 23.7 | 85.9 | MURO | 28 | MURO-28-7 | 2026-10-22 | NUEVO | 2026-10-22 | 18.48 | -3.9
23472 - TERRA PPTO C (MANZANA 4) | M - 1246 | Outinord IND 1/ 2" | Concreto | Muros Torre 1 Eje 6 al 12 entre F - J Apt 1601 , 1612 | 2025-08-30 | 2025-09-06 | 2025-09-08 | 7 | 27.6 | 24 | 87 | MURO | 28 | MURO-28-7 | 2026-10-22 | NUEVO | 2026-10-22 | 18.48 | -3.6
23472 - TERRA PPTO C (MANZANA 4) | M - 1246 | Outinord IND 1/ 2" | Concreto | Muros Torre 1 Eje 6 al 12 entre F - J Apt 1601 , 1612 | 2025-08-30 | 2025-09-02 | 2025-09-05 | 3 | 27.6 | 17.6 | 63.8 | MURO | 28 | MURO-28-3 | 2026-10-22 | NUEVO | 2026-10-22 | 12.6 | -10
23472 - TERRA PPTO C (MANZANA 4) | M - 1246 | Outinord IND 1/ 2" | Concreto | Muros Torre 1 Eje 6 al 12 entre F - J Apt 1601 , 1612 | 2025-08-30 | 2025-09-02 | 2025-09-05 | 3 | 27.6 | 17 | 61.6 | MURO | 28 | MURO-28-3 | 2026-10-22 | NUEVO | 2026-10-22 | 12.6 | -10.6
23472 - TERRA PPTO C (MANZANA 4) | M - 1248 | Outinord IND 1/2" | Concreto | Muros torre 1 eje 1 al 5 entre A - E apt 1604 , 1605 | 2025-09-01 | 2025-09-29 | 2025-09-30 | 28 | 27.6 | 31.5 | 114.1 | MURO | 28 | MURO-28-28 | 2026-10-22 | NUEVO | 2026-10-22 | 28 | 3.9
23472 - TERRA PPTO C (MANZANA 4) | M - 1248 | Outinord IND 1/2" | Concreto | Muros torre 1 eje 1 al 5 entre A - E apt 1604 , 1605 | 2025-09-01 | 2025-09-29 | 2025-09-30 | 28 | 27.6 | 30.5 | 110.5 | MURO | 28 | MURO-28-28 | 2026-10-22 | NUEVO | 2026-10-22 | 28 | 2.9
23472 - TERRA PPTO C (MANZANA 4) | M - 1248 | Outinord IND 1/2" | Concreto | Muros torre 1 eje 1 al 5 entre A - E apt 1604 , 1605 | 2025-09-01 | 2025-09-29 | 2025-09-30 | 28 | 27.6 | 29.9 | 108.3 | MURO | 28 | MURO-28-28 | 2026-10-22 | NUEVO | 2026-10-22 | 28 | 2.3
23472 - TERRA PPTO C (MANZANA 4) | M - 1248 | Outinord IND 1/2" | Concreto | Muros torre 1 eje 1 al 5 entre A - E apt 1604 , 1605 | 2025-09-01 | 2025-09-15 | 2025-09-23 | 14 | 27.6 | 25.3 | 91.7 | MURO | 28 | MURO-28-14 | 2026-10-22 | NUEVO | 2026-10-22 | 21.65 | -2.3
23472 - TERRA PPTO C (MANZANA 4) | M - 1248 | Outinord IND 1/2" | Concreto | Muros torre 1 eje 1 al 5 entre A - E apt 1604 , 1605 | 2025-09-01 | 2025-09-15 | 2025-09-23 | 14 | 27.6 | 26.6 | 96.4 | MURO | 28 | MURO-28-14 | 2026-10-22 | NUEVO | 2026-10-22 | 21.65 | -1
23472 - TERRA PPTO C (MANZANA 4) | M - 1248 | Outinord IND 1/2" | Concreto | Muros torre 1 eje 1 al 5 entre A - E apt 1604 , 1605 | 2025-09-01 | 2025-09-08 | 2025-09-13 | 7 | 27.6 | 22.3 | 80.8 | MURO | 28 | MURO-28-7 | 2026-10-22 | NUEVO | 2026-10-22 | 18.48 | -5.3
23472 - TERRA PPTO C (MANZANA 4) | M - 1248 | Outinord IND 1/2" | Concreto | Muros torre 1 eje 1 al 5 entre A - E apt 1604 , 1605 | 2025-09-01 | 2025-09-08 | 2025-09-13 | 7 | 27.6 | 22.5 | 81.5 | MURO | 28 | MURO-28-7 | 2026-10-22 | NUEVO | 2026-10-22 | 18.48 | -5.1
23472 - TERRA PPTO C (MANZANA 4) | M - 1248 | Outinord IND 1/2" | Concreto | Muros torre 1 eje 1 al 5 entre A - E apt 1604 , 1605 | 2025-09-01 | 2025-09-04 | 2025-09-05 | 3 | 27.6 | 17.3 | 62.7 | MURO | 28 | MURO-28-3 | 2026-10-22 | NUEVO | 2026-10-22 | 12.6 | -10.3
23472 - TERRA PPTO C (MANZANA 4) | M - 1248 | Outinord IND 1/2" | Concreto | Muros torre 1 eje 1 al 5 entre A - E apt 1604 , 1605 | 2025-09-01 | 2025-09-04 | 2025-09-05 | 3 | 27.6 | 17.4 | 63 | MURO | 28 | MURO-28-3 | 2026-10-22 | NUEVO | 2026-10-22 | 12.6 | -10.2
23472 - TERRA PPTO C (MANZANA 4) | M - 1250 | Outinord IND 1/2" | Concreto | Muros torre 1 eje 1 al 5 entre F - J apt 1602 , 1603 | 2025-09-02 | 2025-09-30 | 2025-10-08 | 28 | 27.6 | 38.5 | 139.5 | MURO | 28 | MURO-28-28 | 2026-10-22 | NUEVO | 2026-10-22 | 28 | 10.9
23472 - TERRA PPTO C (MANZANA 4) | M - 1250 | Outinord IND 1/2" | Concreto | Muros torre 1 eje 1 al 5 entre F - J apt 1602 , 1603 | 2025-09-02 | 2025-09-30 | 2025-10-08 | 28 | 27.6 | 37.7 | 136.6 | MURO | 28 | MURO-28-28 | 2026-10-22 | NUEVO | 2026-10-22 | 28 | 10.1
23472 - TERRA PPTO C (MANZANA 4) | M - 1250 | Outinord IND 1/2" | Concreto | Muros torre 1 eje 1 al 5 entre F - J apt 1602 , 1603 | 2025-09-02 | 2025-09-30 | 2025-10-08 | 28 | 27.6 | 38.4 | 139.1 | MURO | 28 | MURO-28-28 | 2026-10-22 | NUEVO | 2026-10-22 | 28 | 10.8
23472 - TERRA PPTO C (MANZANA 4) | M - 1250 | Outinord IND 1/2" | Concreto | Muros torre 1 eje 1 al 5 entre F - J apt 1602 , 1603 | 2025-09-02 | 2025-09-16 | 2025-09-23 | 14 | 27.6 | 34.4 | 124.6 | MURO | 28 | MURO-28-14 | 2026-10-22 | NUEVO | 2026-10-22 | 21.65 | 6.8
23472 - TERRA PPTO C (MANZANA 4) | M - 1250 | Outinord IND 1/2" | Concreto | Muros torre 1 eje 1 al 5 entre F - J apt 1602 , 1603 | 2025-09-02 | 2025-09-16 | 2025-09-23 | 14 | 27.6 | 33.8 | 122.5 | MURO | 28 | MURO-28-14 | 2026-10-22 | NUEVO | 2026-10-22 | 21.65 | 6.2
23472 - TERRA PPTO C (MANZANA 4) | M - 1250 | Outinord IND 1/2" | Concreto | Muros torre 1 eje 1 al 5 entre F - J apt 1602 , 1603 | 2025-09-02 | 2025-09-09 | 2025-09-15 | 7 | 27.6 | 25.5 | 92.4 | MURO | 28 | MURO-28-7 | 2026-10-22 | NUEVO | 2026-10-22 | 18.48 | -2.1
23472 - TERRA PPTO C (MANZANA 4) | M - 1250 | Outinord IND 1/2" | Concreto | Muros torre 1 eje 1 al 5 entre F - J apt 1602 , 1603 | 2025-09-02 | 2025-09-09 | 2025-09-15 | 7 | 27.6 | 26 | 94.2 | MURO | 28 | MURO-28-7 | 2026-10-22 | NUEVO | 2026-10-22 | 18.48 | -1.6
23472 - TERRA PPTO C (MANZANA 4) | M - 1250 | Outinord IND 1/2" | Concreto | Muros torre 1 eje 1 al 5 entre F - J apt 1602 , 1603 | 2025-09-02 | 2025-09-05 | 2025-09-08 | 3 | 27.6 | 21.8 | 79 | MURO | 28 | MURO-28-3 | 2026-10-22 | NUEVO | 2026-10-22 | 12.6 | -5.8
23472 - TERRA PPTO C (MANZANA 4) | M - 1250 | Outinord IND 1/2" | Concreto | Muros torre 1 eje 1 al 5 entre F - J apt 1602 , 1603 | 2025-09-02 | 2025-09-05 | 2025-09-08 | 3 | 27.6 | 21.4 | 77.5 | MURO | 28 | MURO-28-3 | 2026-10-22 | NUEVO | 2026-10-22 | 12.6 | -6.2
23472 - TERRA PPTO C (MANZANA 4) | M - 1260 | Outinord IND 1 / 2" | Concreto | Muros torre 1 eje 1 al 5 entre A - E apt 1704, 1705 | 2025-09-08 | 2025-10-06 | 2025-10-08 | 28 | 27.6 | 37 | 134.1 | MURO | 28 | MURO-28-28 | 2026-10-22 | NUEVO | 2026-10-22 | 28 | 9.4
23472 - TERRA PPTO C (MANZANA 4) | M - 1260 | Outinord IND 1 / 2" | Concreto | Muros torre 1 eje 1 al 5 entre A - E apt 1704, 1705 | 2025-09-08 | 2025-10-06 | 2025-10-08 | 28 | 27.6 | 35.8 | 129.7 | MURO | 28 | MURO-28-28 | 2026-10-22 | NUEVO | 2026-10-22 | 28 | 8.2
23472 - TERRA PPTO C (MANZANA 4) | M - 1260 | Outinord IND 1 / 2" | Concreto | Muros torre 1 eje 1 al 5 entre A - E apt 1704, 1705 | 2025-09-08 | 2025-10-06 | 2025-10-08 | 28 | 27.6 | 36 | 130.4 | MURO | 28 | MURO-28-28 | 2026-10-22 | NUEVO | 2026-10-22 | 28 | 8.4
23472 - TERRA PPTO C (MANZANA 4) | M - 1260 | Outinord IND 1 / 2" | Concreto | Muros torre 1 eje 1 al 5 entre A - E apt 1704, 1705 | 2025-09-08 | 2025-09-22 | 2025-09-25 | 14 | 27.6 | 31.6 | 114.5 | MURO | 28 | MURO-28-14 | 2026-10-22 | NUEVO | 2026-10-22 | 21.65 | 4
23472 - TERRA PPTO C (MANZANA 4) | M - 1260 | Outinord IND 1 / 2" | Concreto | Muros torre 1 eje 1 al 5 entre A - E apt 1704, 1705 | 2025-09-08 | 2025-09-22 | 2025-09-25 | 14 | 27.6 | 31.9 | 115.6 | MURO | 28 | MURO-28-14 | 2026-10-22 | NUEVO | 2026-10-22 | 21.65 | 4.3
23472 - TERRA PPTO C (MANZANA 4) | M - 1260 | Outinord IND 1 / 2" | Concreto | Muros torre 1 eje 1 al 5 entre A - E apt 1704, 1705 | 2025-09-08 | 2025-09-15 | 2025-09-23 | 7 | 27.6 | 28.3 | 102.5 | MURO | 28 | MURO-28-7 | 2026-10-22 | NUEVO | 2026-10-22 | 18.48 | 0.7
23472 - TERRA PPTO C (MANZANA 4) | M - 1260 | Outinord IND 1 / 2" | Concreto | Muros torre 1 eje 1 al 5 entre A - E apt 1704, 1705 | 2025-09-08 | 2025-09-15 | 2025-09-23 | 7 | 27.6 | 27.8 | 100.7 | MURO | 28 | MURO-28-7 | 2026-10-22 | NUEVO | 2026-10-22 | 18.48 | 0.2
23472 - TERRA PPTO C (MANZANA 4) | M - 1260 | Outinord IND 1 / 2" | Concreto | Muros torre 1 eje 1 al 5 entre A - E apt 1704, 1705 | 2025-09-08 | 2025-09-11 | 2025-09-15 | 3 | 27.6 | 23.1 | 83.7 | MURO | 28 | MURO-28-3 | 2026-10-22 | NUEVO | 2026-10-22 | 12.6 | -4.5
23472 - TERRA PPTO C (MANZANA 4) | M - 1260 | Outinord IND 1 / 2" | Concreto | Muros torre 1 eje 1 al 5 entre A - E apt 1704, 1705 | 2025-09-08 | 2025-09-11 | 2025-09-15 | 3 | 27.6 | 23.4 | 84.8 | MURO | 28 | MURO-28-3 | 2026-10-22 | NUEVO | 2026-10-22 | 12.6 | -4.2
23472 - TERRA PPTO C (MANZANA 4) | M - 1262 | Outinord IND 1" | Concreto | Salón comunal 2 foso ascensor del bicicletero piso 5 | 2025-09-09 | 2025-10-07 | 2025-10-08 | 28 | 27.6 | 40.3 | 146 | AUTOCOMPAC | 28 | AUTOCOMPAC-28-28 | 2026-10-22 | NUEVO | 2026-10-22 | 28 | 12.7
23472 - TERRA PPTO C (MANZANA 4) | M - 1262 | Outinord IND 1" | Concreto | Salón comunal 2 foso ascensor del bicicletero piso 5 | 2025-09-09 | 2025-10-07 | 2025-10-08 | 28 | 27.6 | 39.3 | 142.4 | AUTOCOMPAC | 28 | AUTOCOMPAC-28-28 | 2026-10-22 | NUEVO | 2026-10-22 | 28 | 11.7
23472 - TERRA PPTO C (MANZANA 4) | M - 1262 | Outinord IND 1" | Concreto | Salón comunal 2 foso ascensor del bicicletero piso 5 | 2025-09-09 | 2025-10-07 | 2025-10-08 | 28 | 27.6 | 39.5 | 143.1 | AUTOCOMPAC | 28 | AUTOCOMPAC-28-28 | 2026-10-22 | NUEVO | 2026-10-22 | 28 | 11.9
23472 - TERRA PPTO C (MANZANA 4) | M - 1262 | Outinord IND 1" | Concreto | Salón comunal 2 foso ascensor del bicicletero piso 5 | 2025-09-09 | 2025-09-23 | 2025-09-25 | 14 | 27.6 | 35.5 | 128.6 | AUTOCOMPAC | 28 | AUTOCOMPAC-28-14 | 2026-10-22 | NUEVO | 2026-10-22 | 21.65 | 7.9
23472 - TERRA PPTO C (MANZANA 4) | M - 1262 | Outinord IND 1" | Concreto | Salón comunal 2 foso ascensor del bicicletero piso 5 | 2025-09-09 | 2025-09-23 | 2025-09-25 | 14 | 27.6 | 35.6 | 129 | AUTOCOMPAC | 28 | AUTOCOMPAC-28-14 | 2026-10-22 | NUEVO | 2026-10-22 | 21.65 | 8
23472 - TERRA PPTO C (MANZANA 4) | M - 1262 | Outinord IND 1" | Concreto | Salón comunal 2 foso ascensor del bicicletero piso 5 | 2025-09-09 | 2025-09-16 | 2025-09-23 | 7 | 27.6 | 29.4 | 106.5 | AUTOCOMPAC | 28 | AUTOCOMPAC-28-7 | 2026-10-22 | NUEVO | 2026-10-22 | 18.48 | 1.8
23472 - TERRA PPTO C (MANZANA 4) | M - 1262 | Outinord IND 1" | Concreto | Salón comunal 2 foso ascensor del bicicletero piso 5 | 2025-09-09 | 2025-09-16 | 2025-09-23 | 7 | 27.6 | 29.8 | 108 | AUTOCOMPAC | 28 | AUTOCOMPAC-28-7 | 2026-10-22 | NUEVO | 2026-10-22 | 18.48 | 2.2
23472 - TERRA PPTO C (MANZANA 4) | M - 1262 | Outinord IND 1" | Concreto | Salón comunal 2 foso ascensor del bicicletero piso 5 | 2025-09-09 | 2025-09-12 | 2025-09-15 | 3 | 27.6 | 21.7 | 78.6 | AUTOCOMPAC | 28 | AUTOCOMPAC-28-3 | 2026-10-22 | NUEVO | 2026-10-22 | 12.6 | -5.9
23472 - TERRA PPTO C (MANZANA 4) | M - 1262 | Outinord IND 1" | Concreto | Salón comunal 2 foso ascensor del bicicletero piso 5 | 2025-09-09 | 2025-09-12 | 2025-09-15 | 3 | 27.6 | 21.2 | 76.8 | AUTOCOMPAC | 28 | AUTOCOMPAC-28-3 | 2026-10-22 | NUEVO | 2026-10-22 | 12.6 | -6.4
23472 - TERRA PPTO C (MANZANA 4) | M - 1269 | Outinord IND 1/2" | Concreto | Muros Torre 1 eje 1 al 5 Entre F - J Apt 1702 - 1703 | 2025-09-17 | 2025-10-15 | 2025-10-24 | 28 | 27.6 | 36.8 | 133.3 | MURO | 28 | MURO-28-28 | 2026-10-22 | NUEVO | 2026-10-22 | 28 | 9.2
23472 - TERRA PPTO C (MANZANA 4) | M - 1269 | Outinord IND 1/2" | Concreto | Muros Torre 1 eje 1 al 5 Entre F - J Apt 1702 - 1703 | 2025-09-17 | 2025-10-15 | 2025-10-24 | 28 | 27.6 | 38 | 137.7 | MURO | 28 | MURO-28-28 | 2026-10-22 | NUEVO | 2026-10-22 | 28 | 10.4
23472 - TERRA PPTO C (MANZANA 4) | M - 1269 | Outinord IND 1/2" | Concreto | Muros Torre 1 eje 1 al 5 Entre F - J Apt 1702 - 1703 | 2025-09-17 | 2025-10-15 | 2025-10-24 | 28 | 27.6 | 37.5 | 135.9 | MURO | 28 | MURO-28-28 | 2026-10-22 | NUEVO | 2026-10-22 | 28 | 9.9
23472 - TERRA PPTO C (MANZANA 4) | M - 1269 | Outinord IND 1/2" | Concreto | Muros Torre 1 eje 1 al 5 Entre F - J Apt 1702 - 1703 | 2025-09-17 | 2025-10-01 | 2025-10-08 | 14 | 27.6 | 33.2 | 120.3 | MURO | 28 | MURO-28-14 | 2026-10-22 | NUEVO | 2026-10-22 | 21.65 | 5.6
23472 - TERRA PPTO C (MANZANA 4) | M - 1269 | Outinord IND 1/2" | Concreto | Muros Torre 1 eje 1 al 5 Entre F - J Apt 1702 - 1703 | 2025-09-17 | 2025-10-01 | 2025-10-08 | 14 | 27.6 | 32.9 | 119.2 | MURO | 28 | MURO-28-14 | 2026-10-22 | NUEVO | 2026-10-22 | 21.65 | 5.3
23472 - TERRA PPTO C (MANZANA 4) | M - 1269 | Outinord IND 1/2" | Concreto | Muros Torre 1 eje 1 al 5 Entre F - J Apt 1702 - 1703 | 2025-09-17 | 2025-09-24 | 2025-09-25 | 7 | 27.6 | 28.6 | 103.6 | MURO | 28 | MURO-28-7 | 2026-10-22 | NUEVO | 2026-10-22 | 18.48 | 1
23472 - TERRA PPTO C (MANZANA 4) | M - 1269 | Outinord IND 1/2" | Concreto | Muros Torre 1 eje 1 al 5 Entre F - J Apt 1702 - 1703 | 2025-09-17 | 2025-09-24 | 2025-09-25 | 7 | 27.6 | 29 | 105.1 | MURO | 28 | MURO-28-7 | 2026-10-22 | NUEVO | 2026-10-22 | 18.48 | 1.4
23472 - TERRA PPTO C (MANZANA 4) | M - 1269 | Outinord IND 1/2" | Concreto | Muros Torre 1 eje 1 al 5 Entre F - J Apt 1702 - 1703 | 2025-09-17 | 2025-09-20 | 2025-09-25 | 3 | 27.6 | 27.2 | 98.6 | MURO | 28 | MURO-28-3 | 2026-10-22 | NUEVO | 2026-10-22 | 12.6 | -0.4
23472 - TERRA PPTO C (MANZANA 4) | M - 1269 | Outinord IND 1/2" | Concreto | Muros Torre 1 eje 1 al 5 Entre F - J Apt 1702 - 1703 | 2025-09-17 | 2025-09-20 | 2025-09-25 | 3 | 27.6 | 26.6 | 96.4 | MURO | 28 | MURO-28-3 | 2026-10-22 | NUEVO | 2026-10-22 | 12.6 | -1
23472 - TERRA PPTO C (MANZANA 4) | M - 1270 | Outinord IND 1/2" | Concreto | Muros Torre 1 eje 12 al 19 entre A - E Apt 1808 1809 | 2025-09-18 | 2025-10-16 | 2025-10-24 | 28 | 27.6 | 32.3 | 117 | MURO | 28 | MURO-28-28 | 2026-10-22 | NUEVO | 2026-10-22 | 28 | 4.7
23472 - TERRA PPTO C (MANZANA 4) | M - 1270 | Outinord IND 1/2" | Concreto | Muros Torre 1 eje 12 al 19 entre A - E Apt 1808 1809 | 2025-09-18 | 2025-10-16 | 2025-10-24 | 28 | 27.6 | 32.6 | 118.1 | MURO | 28 | MURO-28-28 | 2026-10-22 | NUEVO | 2026-10-22 | 28 | 5
23472 - TERRA PPTO C (MANZANA 4) | M - 1270 | Outinord IND 1/2" | Concreto | Muros Torre 1 eje 12 al 19 entre A - E Apt 1808 1809 | 2025-09-18 | 2025-10-16 | 2025-10-24 | 28 | 27.6 | 33.1 | 119.9 | MURO | 28 | MURO-28-28 | 2026-10-22 | NUEVO | 2026-10-22 | 28 | 5.5
23472 - TERRA PPTO C (MANZANA 4) | M - 1270 | Outinord IND 1/2" | Concreto | Muros Torre 1 eje 12 al 19 entre A - E Apt 1808 1809 | 2025-09-18 | 2025-10-02 | 2025-10-08 | 14 | 27.6 | 28.5 | 103.3 | MURO | 28 | MURO-28-14 | 2026-10-22 | NUEVO | 2026-10-22 | 21.65 | 0.9
23472 - TERRA PPTO C (MANZANA 4) | M - 1270 | Outinord IND 1/2" | Concreto | Muros Torre 1 eje 12 al 19 entre A - E Apt 1808 1809 | 2025-09-18 | 2025-10-02 | 2025-10-08 | 14 | 27.6 | 28.2 | 102.2 | MURO | 28 | MURO-28-14 | 2026-10-22 | NUEVO | 2026-10-22 | 21.65 | 0.6
23472 - TERRA PPTO C (MANZANA 4) | M - 1270 | Outinord IND 1/2" | Concreto | Muros Torre 1 eje 12 al 19 entre A - E Apt 1808 1809 | 2025-09-18 | 2025-09-25 | 2025-09-30 | 7 | 27.6 | 25.6 | 92.8 | MURO | 28 | MURO-28-7 | 2026-10-22 | NUEVO | 2026-10-22 | 18.48 | -2
23472 - TERRA PPTO C (MANZANA 4) | M - 1270 | Outinord IND 1/2" | Concreto | Muros Torre 1 eje 12 al 19 entre A - E Apt 1808 1809 | 2025-09-18 | 2025-09-25 | 2025-09-30 | 7 | 27.6 | 25.7 | 93.1 | MURO | 28 | MURO-28-7 | 2026-10-22 | NUEVO | 2026-10-22 | 18.48 | -1.9
23472 - TERRA PPTO C (MANZANA 4) | M - 1270 | Outinord IND 1/2" | Concreto | Muros Torre 1 eje 12 al 19 entre A - E Apt 1808 1809 | 2025-09-18 | 2025-09-21 | 2025-09-25 | 3 | 27.6 | 22.3 | 80.8 | MURO | 28 | MURO-28-3 | 2026-10-22 | NUEVO | 2026-10-22 | 12.6 | -5.3
23472 - TERRA PPTO C (MANZANA 4) | M - 1270 | Outinord IND 1/2" | Concreto | Muros Torre 1 eje 12 al 19 entre A - E Apt 1808 1809 | 2025-09-18 | 2025-09-21 | 2025-09-25 | 3 | 27.6 | 21.3 | 77.2 | MURO | 28 | MURO-28-3 | 2026-10-22 | NUEVO | 2026-10-22 | 12.6 | -6.3
23472 - TERRA PPTO C (MANZANA 4) | M - 1271 | Outinord IND 1/2" | Concreto | Muros Torre 1 eje 12 al 19 entre F - J Apt 1810, 1811 | 2025-09-19 | 2025-10-17 | 2025-10-24 | 28 | 27.6 | 37.4 | 135.5 | MURO | 28 | MURO-28-28 | 2026-10-22 | NUEVO | 2026-10-22 | 28 | 9.8
23472 - TERRA PPTO C (MANZANA 4) | M - 1271 | Outinord IND 1/2" | Concreto | Muros Torre 1 eje 12 al 19 entre F - J Apt 1810, 1811 | 2025-09-19 | 2025-10-17 | 2025-10-24 | 28 | 27.6 | 36.8 | 133.3 | MURO | 28 | MURO-28-28 | 2026-10-22 | NUEVO | 2026-10-22 | 28 | 9.2
23472 - TERRA PPTO C (MANZANA 4) | M - 1271 | Outinord IND 1/2" | Concreto | Muros Torre 1 eje 12 al 19 entre F - J Apt 1810, 1811 | 2025-09-19 | 2025-10-17 | 2025-10-24 | 28 | 27.6 | 38 | 137.7 | MURO | 28 | MURO-28-28 | 2026-10-22 | NUEVO | 2026-10-22 | 28 | 10.4
23472 - TERRA PPTO C (MANZANA 4) | M - 1271 | Outinord IND 1/2" | Concreto | Muros Torre 1 eje 12 al 19 entre F - J Apt 1810, 1811 | 2025-09-19 | 2025-10-03 | 2025-10-08 | 14 | 27.6 | 34.2 | 123.9 | MURO | 28 | MURO-28-14 | 2026-10-22 | NUEVO | 2026-10-22 | 21.65 | 6.6
23472 - TERRA PPTO C (MANZANA 4) | M - 1271 | Outinord IND 1/2" | Concreto | Muros Torre 1 eje 12 al 19 entre F - J Apt 1810, 1811 | 2025-09-19 | 2025-10-03 | 2025-10-08 | 14 | 27.6 | 33.4 | 121 | MURO | 28 | MURO-28-14 | 2026-10-22 | NUEVO | 2026-10-22 | 21.65 | 5.8
23472 - TERRA PPTO C (MANZANA 4) | M - 1271 | Outinord IND 1/2" | Concreto | Muros Torre 1 eje 12 al 19 entre F - J Apt 1810, 1811 | 2025-09-19 | 2025-09-26 | 2025-09-30 | 7 | 27.6 | 29.7 | 107.6 | MURO | 28 | MURO-28-7 | 2026-10-22 | NUEVO | 2026-10-22 | 18.48 | 2.1
23472 - TERRA PPTO C (MANZANA 4) | M - 1271 | Outinord IND 1/2" | Concreto | Muros Torre 1 eje 12 al 19 entre F - J Apt 1810, 1811 | 2025-09-19 | 2025-09-26 | 2025-09-30 | 7 | 27.6 | 29.4 | 106.5 | MURO | 28 | MURO-28-7 | 2026-10-22 | NUEVO | 2026-10-22 | 18.48 | 1.8
23472 - TERRA PPTO C (MANZANA 4) | M - 1271 | Outinord IND 1/2" | Concreto | Muros Torre 1 eje 12 al 19 entre F - J Apt 1810, 1811 | 2025-09-19 | 2025-09-23 | 2025-09-25 | 4 | 27.6 | 26.6 | 96.4 | MURO | 28 | MURO-28-4 | 2026-10-22 | NUEVO | 2026-10-22 | 14.07 | -1
23472 - TERRA PPTO C (MANZANA 4) | M - 1271 | Outinord IND 1/2" | Concreto | Muros Torre 1 eje 12 al 19 entre F - J Apt 1810, 1811 | 2025-09-19 | 2025-09-23 | 2025-09-25 | 4 | 27.6 | 26.3 | 95.3 | MURO | 28 | MURO-28-4 | 2026-10-22 | NUEVO | 2026-10-22 | 14.07 | -1.3
23472 - TERRA PPTO C (MANZANA 4) | M - 1273 | Outinord IND 1/2" | Concreto | Muros Torre 1 eje 6 al 11 entre A - E Apt 1806, 1807 | 2025-09-20 | 2025-10-18 | 2025-10-24 | 28 | 27.6 | 30.9 | 112 | MURO | 28 | MURO-28-28 | 2026-10-22 | NUEVO | 2026-10-22 | 28 | 3.3
23472 - TERRA PPTO C (MANZANA 4) | M - 1273 | Outinord IND 1/2" | Concreto | Muros Torre 1 eje 6 al 11 entre A - E Apt 1806, 1807 | 2025-09-20 | 2025-10-18 | 2025-10-24 | 28 | 27.6 | 30 | 108.7 | MURO | 28 | MURO-28-28 | 2026-10-22 | NUEVO | 2026-10-22 | 28 | 2.4
23472 - TERRA PPTO C (MANZANA 4) | M - 1273 | Outinord IND 1/2" | Concreto | Muros Torre 1 eje 6 al 11 entre A - E Apt 1806, 1807 | 2025-09-20 | 2025-10-18 | 2025-10-24 | 28 | 27.6 | 30.3 | 109.8 | MURO | 28 | MURO-28-28 | 2026-10-22 | NUEVO | 2026-10-22 | 28 | 2.7
23472 - TERRA PPTO C (MANZANA 4) | M - 1273 | Outinord IND 1/2" | Concreto | Muros Torre 1 eje 6 al 11 entre A - E Apt 1806, 1807 | 2025-09-20 | 2025-10-04 | 2025-10-08 | 14 | 27.6 | 26.8 | 97.1 | MURO | 28 | MURO-28-14 | 2026-10-22 | NUEVO | 2026-10-22 | 21.65 | -0.8
23472 - TERRA PPTO C (MANZANA 4) | M - 1273 | Outinord IND 1/2" | Concreto | Muros Torre 1 eje 6 al 11 entre A - E Apt 1806, 1807 | 2025-09-20 | 2025-10-04 | 2025-10-08 | 14 | 27.6 | 26.5 | 96 | MURO | 28 | MURO-28-14 | 2026-10-22 | NUEVO | 2026-10-22 | 21.65 | -1.1
23472 - TERRA PPTO C (MANZANA 4) | M - 1273 | Outinord IND 1/2" | Concreto | Muros Torre 1 eje 6 al 11 entre A - E Apt 1806, 1807 | 2025-09-20 | 2025-09-27 | 2025-09-30 | 7 | 27.6 | 23.4 | 84.8 | MURO | 28 | MURO-28-7 | 2026-10-22 | NUEVO | 2026-10-22 | 18.48 | -4.2
23472 - TERRA PPTO C (MANZANA 4) | M - 1273 | Outinord IND 1/2" | Concreto | Muros Torre 1 eje 6 al 11 entre A - E Apt 1806, 1807 | 2025-09-20 | 2025-09-27 | 2025-09-30 | 7 | 27.6 | 22.9 | 83 | MURO | 28 | MURO-28-7 | 2026-10-22 | NUEVO | 2026-10-22 | 18.48 | -4.7
23472 - TERRA PPTO C (MANZANA 4) | M - 1273 | Outinord IND 1/2" | Concreto | Muros Torre 1 eje 6 al 11 entre A - E Apt 1806, 1807 | 2025-09-20 | 2025-09-23 | 2025-09-25 | 3 | 27.6 | 19 | 68.8 | MURO | 28 | MURO-28-3 | 2026-10-22 | NUEVO | 2026-10-22 | 12.6 | -8.6
23472 - TERRA PPTO C (MANZANA 4) | M - 1273 | Outinord IND 1/2" | Concreto | Muros Torre 1 eje 6 al 11 entre A - E Apt 1806, 1807 | 2025-09-20 | 2025-09-23 | 2025-09-25 | 3 | 27.6 | 18.5 | 67 | MURO | 28 | MURO-28-3 | 2026-10-22 | NUEVO | 2026-10-22 | 12.6 | -9.1
23472 - TERRA PPTO C (MANZANA 4) | M - 1274 | Outinord IND 1" | Concreto | Salón comunal 2 placa de transición y torre 2 y 3 eje D - E entre 1 al 8 piso 1 | 2025-09-22 | 2025-10-20 | 2025-10-24 | 28 | 27.6 | 32.2 | 116.7 | PLACA | 28 | PLACA-28-28 | 2026-10-22 | NUEVO | 2026-10-22 | 28 | 4.6
23472 - TERRA PPTO C (MANZANA 4) | M - 1274 | Outinord IND 1" | Concreto | Salón comunal 2 placa de transición y torre 2 y 3 eje D - E entre 1 al 8 piso 1 | 2025-09-22 | 2025-10-20 | 2025-10-24 | 28 | 27.6 | 32.5 | 117.8 | PLACA | 28 | PLACA-28-28 | 2026-10-22 | NUEVO | 2026-10-22 | 28 | 4.9
23472 - TERRA PPTO C (MANZANA 4) | M - 1274 | Outinord IND 1" | Concreto | Salón comunal 2 placa de transición y torre 2 y 3 eje D - E entre 1 al 8 piso 1 | 2025-09-22 | 2025-10-20 | 2025-10-24 | 28 | 27.6 | 31.7 | 114.9 | PLACA | 28 | PLACA-28-28 | 2026-10-22 | NUEVO | 2026-10-22 | 28 | 4.1
23472 - TERRA PPTO C (MANZANA 4) | M - 1274 | Outinord IND 1" | Concreto | Salón comunal 2 placa de transición y torre 2 y 3 eje D - E entre 1 al 8 piso 1 | 2025-09-22 | 2025-10-06 | 2025-10-08 | 14 | 27.6 | 28 | 101.4 | PLACA | 28 | PLACA-28-14 | 2026-10-22 | NUEVO | 2026-10-22 | 21.65 | 0.4
23472 - TERRA PPTO C (MANZANA 4) | M - 1274 | Outinord IND 1" | Concreto | Salón comunal 2 placa de transición y torre 2 y 3 eje D - E entre 1 al 8 piso 1 | 2025-09-22 | 2025-10-06 | 2025-10-08 | 14 | 27.6 | 28.3 | 102.5 | PLACA | 28 | PLACA-28-14 | 2026-10-22 | NUEVO | 2026-10-22 | 21.65 | 0.7
23472 - TERRA PPTO C (MANZANA 4) | M - 1274 | Outinord IND 1" | Concreto | Salón comunal 2 placa de transición y torre 2 y 3 eje D - E entre 1 al 8 piso 1 | 2025-09-22 | 2025-09-29 | 2025-09-30 | 7 | 27.6 | 24.6 | 89.1 | PLACA | 28 | PLACA-28-7 | 2026-10-22 | NUEVO | 2026-10-22 | 18.48 | -3
23472 - TERRA PPTO C (MANZANA 4) | M - 1274 | Outinord IND 1" | Concreto | Salón comunal 2 placa de transición y torre 2 y 3 eje D - E entre 1 al 8 piso 1 | 2025-09-22 | 2025-09-29 | 2025-09-30 | 7 | 27.6 | 24 | 87 | PLACA | 28 | PLACA-28-7 | 2026-10-22 | NUEVO | 2026-10-22 | 18.48 | -3.6
23472 - TERRA PPTO C (MANZANA 4) | M - 1274 | Outinord IND 1" | Concreto | Salón comunal 2 placa de transición y torre 2 y 3 eje D - E entre 1 al 8 piso 1 | 2025-09-22 | 2025-09-25 | 2025-09-30 | 3 | 27.6 | 20.1 | 72.8 | PLACA | 28 | PLACA-28-3 | 2026-10-22 | NUEVO | 2026-10-22 | 12.6 | -7.5
23472 - TERRA PPTO C (MANZANA 4) | M - 1274 | Outinord IND 1" | Concreto | Salón comunal 2 placa de transición y torre 2 y 3 eje D - E entre 1 al 8 piso 1 | 2025-09-22 | 2025-09-25 | 2025-09-30 | 3 | 27.6 | 20.2 | 73.2 | PLACA | 28 | PLACA-28-3 | 2026-10-22 | NUEVO | 2026-10-22 | 12.6 | -7.4
23472 - TERRA PPTO C (MANZANA 4) | M - 1276 | Outinord IND 1 / 2" | Concreto | Muros torre 1 eje 6 al 11 entre F - J apt. 1801, 1812 | 2025-09-22 | 2025-10-20 | 2025-10-24 | 28 | 27.6 | 38.4 | 139.1 | MURO | 28 | MURO-28-28 | 2026-10-22 | NUEVO | 2026-10-22 | 28 | 10.8
23472 - TERRA PPTO C (MANZANA 4) | M - 1276 | Outinord IND 1 / 2" | Concreto | Muros torre 1 eje 6 al 11 entre F - J apt. 1801, 1812 | 2025-09-22 | 2025-10-20 | 2025-10-24 | 28 | 27.6 | 38 | 137.7 | MURO | 28 | MURO-28-28 | 2026-10-22 | NUEVO | 2026-10-22 | 28 | 10.4
23472 - TERRA PPTO C (MANZANA 4) | M - 1276 | Outinord IND 1 / 2" | Concreto | Muros torre 1 eje 6 al 11 entre F - J apt. 1801, 1812 | 2025-09-22 | 2025-10-20 | 2025-10-24 | 28 | 27.6 | 38.1 | 138 | MURO | 28 | MURO-28-28 | 2026-10-22 | NUEVO | 2026-10-22 | 28 | 10.5
23472 - TERRA PPTO C (MANZANA 4) | M - 1276 | Outinord IND 1 / 2" | Concreto | Muros torre 1 eje 6 al 11 entre F - J apt. 1801, 1812 | 2025-09-22 | 2025-10-06 | 2025-10-08 | 14 | 27.6 | 32.7 | 118.5 | MURO | 28 | MURO-28-14 | 2026-10-22 | NUEVO | 2026-10-22 | 21.65 | 5.1
23472 - TERRA PPTO C (MANZANA 4) | M - 1276 | Outinord IND 1 / 2" | Concreto | Muros torre 1 eje 6 al 11 entre F - J apt. 1801, 1812 | 2025-09-22 | 2025-10-06 | 2025-10-08 | 14 | 27.6 | 32.9 | 119.2 | MURO | 28 | MURO-28-14 | 2026-10-22 | NUEVO | 2026-10-22 | 21.65 | 5.3
23472 - TERRA PPTO C (MANZANA 4) | M - 1276 | Outinord IND 1 / 2" | Concreto | Muros torre 1 eje 6 al 11 entre F - J apt. 1801, 1812 | 2025-09-22 | 2025-09-29 | 2025-09-30 | 7 | 27.6 | 28.3 | 102.5 | MURO | 28 | MURO-28-7 | 2026-10-22 | NUEVO | 2026-10-22 | 18.48 | 0.7
23472 - TERRA PPTO C (MANZANA 4) | M - 1276 | Outinord IND 1 / 2" | Concreto | Muros torre 1 eje 6 al 11 entre F - J apt. 1801, 1812 | 2025-09-22 | 2025-09-29 | 2025-09-30 | 7 | 27.6 | 28.7 | 104 | MURO | 28 | MURO-28-7 | 2026-10-22 | NUEVO | 2026-10-22 | 18.48 | 1.1
23472 - TERRA PPTO C (MANZANA 4) | M - 1276 | Outinord IND 1 / 2" | Concreto | Muros torre 1 eje 6 al 11 entre F - J apt. 1801, 1812 | 2025-09-22 | 2025-09-25 | 2025-09-30 | 3 | 27.6 | 26.1 | 94.6 | MURO | 28 | MURO-28-3 | 2026-10-22 | NUEVO | 2026-10-22 | 12.6 | -1.5
23472 - TERRA PPTO C (MANZANA 4) | M - 1276 | Outinord IND 1 / 2" | Concreto | Muros torre 1 eje 6 al 11 entre F - J apt. 1801, 1812 | 2025-09-22 | 2025-09-25 | 2025-09-30 | 3 | 27.6 | 25.6 | 92.8 | MURO | 28 | MURO-28-3 | 2026-10-22 | NUEVO | 2026-10-22 | 12.6 | -2
23472 - TERRA PPTO C (MANZANA 4) | M - 1278 | Outinord IND 1/2 | Concreto | Muros torre 1 eje 1 al 5 entre A - E apt 1804 , 1805 | 2025-09-23 | 2025-10-21 | 2025-10-24 | 28 | 27.6 | 38.5 | 139.5 | MURO | 28 | MURO-28-28 | 2026-10-22 | NUEVO | 2026-10-22 | 28 | 10.9
23472 - TERRA PPTO C (MANZANA 4) | M - 1278 | Outinord IND 1/2 | Concreto | Muros torre 1 eje 1 al 5 entre A - E apt 1804 , 1805 | 2025-09-23 | 2025-10-21 | 2025-10-24 | 28 | 27.6 | 38.9 | 140.9 | MURO | 28 | MURO-28-28 | 2026-10-22 | NUEVO | 2026-10-22 | 28 | 11.3
23472 - TERRA PPTO C (MANZANA 4) | M - 1278 | Outinord IND 1/2 | Concreto | Muros torre 1 eje 1 al 5 entre A - E apt 1804 , 1805 | 2025-09-23 | 2025-10-21 | 2025-10-24 | 28 | 27.6 | 38 | 137.7 | MURO | 28 | MURO-28-28 | 2026-10-22 | NUEVO | 2026-10-22 | 28 | 10.4
23472 - TERRA PPTO C (MANZANA 4) | M - 1278 | Outinord IND 1/2 | Concreto | Muros torre 1 eje 1 al 5 entre A - E apt 1804 , 1805 | 2025-09-23 | 2025-10-07 | 2025-10-08 | 14 | 27.6 | 34.6 | 125.4 | MURO | 28 | MURO-28-14 | 2026-10-22 | NUEVO | 2026-10-22 | 21.65 | 7
23472 - TERRA PPTO C (MANZANA 4) | M - 1278 | Outinord IND 1/2 | Concreto | Muros torre 1 eje 1 al 5 entre A - E apt 1804 , 1805 | 2025-09-23 | 2025-10-07 | 2025-10-08 | 14 | 27.6 | 34.2 | 123.9 | MURO | 28 | MURO-28-14 | 2026-10-22 | NUEVO | 2026-10-22 | 21.65 | 6.6
23472 - TERRA PPTO C (MANZANA 4) | M - 1278 | Outinord IND 1/2 | Concreto | Muros torre 1 eje 1 al 5 entre A - E apt 1804 , 1805 | 2025-09-23 | 2025-09-30 | 2025-10-08 | 7 | 27.6 | 30.8 | 111.6 | MURO | 28 | MURO-28-7 | 2026-10-22 | NUEVO | 2026-10-22 | 18.48 | 3.2
23472 - TERRA PPTO C (MANZANA 4) | M - 1278 | Outinord IND 1/2 | Concreto | Muros torre 1 eje 1 al 5 entre A - E apt 1804 , 1805 | 2025-09-23 | 2025-09-30 | 2025-10-08 | 7 | 27.6 | 30.9 | 112 | MURO | 28 | MURO-28-7 | 2026-10-22 | NUEVO | 2026-10-22 | 18.48 | 3.3
23472 - TERRA PPTO C (MANZANA 4) | M - 1278 | Outinord IND 1/2 | Concreto | Muros torre 1 eje 1 al 5 entre A - E apt 1804 , 1805 | 2025-09-23 | 2025-09-26 | 2025-09-30 | 3 | 27.6 | 24.3 | 88 | MURO | 28 | MURO-28-3 | 2026-10-22 | NUEVO | 2026-10-22 | 12.6 | -3.3
23472 - TERRA PPTO C (MANZANA 4) | M - 1278 | Outinord IND 1/2 | Concreto | Muros torre 1 eje 1 al 5 entre A - E apt 1804 , 1805 | 2025-09-23 | 2025-09-26 | 2025-09-30 | 3 | 27.6 | 23.9 | 86.6 | MURO | 28 | MURO-28-3 | 2026-10-22 | NUEVO | 2026-10-22 | 12.6 | -3.7
23472 - TERRA PPTO C (MANZANA 4) | M - 1280 | Outinord IND 1/2" | Concreto | Muros torre 1 eje 1 al 5 entre F - J apt 1802 , 1803 | 2025-09-24 | 2025-10-22 | 2025-10-24 | 28 | 27.6 | 38.9 | 140.9 | MURO | 28 | MURO-28-28 | 2026-10-22 | NUEVO | 2026-10-22 | 28 | 11.3
23472 - TERRA PPTO C (MANZANA 4) | M - 1280 | Outinord IND 1/2" | Concreto | Muros torre 1 eje 1 al 5 entre F - J apt 1802 , 1803 | 2025-09-24 | 2025-10-22 | 2025-10-24 | 28 | 27.6 | 38.5 | 139.5 | MURO | 28 | MURO-28-28 | 2026-10-22 | NUEVO | 2026-10-22 | 28 | 10.9
23472 - TERRA PPTO C (MANZANA 4) | M - 1280 | Outinord IND 1/2" | Concreto | Muros torre 1 eje 1 al 5 entre F - J apt 1802 , 1803 | 2025-09-24 | 2025-10-22 | 2025-10-24 | 28 | 27.6 | 39.5 | 143.1 | MURO | 28 | MURO-28-28 | 2026-10-22 | NUEVO | 2026-10-22 | 28 | 11.9
23472 - TERRA PPTO C (MANZANA 4) | M - 1280 | Outinord IND 1/2" | Concreto | Muros torre 1 eje 1 al 5 entre F - J apt 1802 , 1803 | 2025-09-24 | 2025-10-08 | 2025-10-13 | 14 | 27.6 | 34.7 | 125.7 | MURO | 28 | MURO-28-14 | 2026-10-22 | NUEVO | 2026-10-22 | 21.65 | 7.1
23472 - TERRA PPTO C (MANZANA 4) | M - 1280 | Outinord IND 1/2" | Concreto | Muros torre 1 eje 1 al 5 entre F - J apt 1802 , 1803 | 2025-09-24 | 2025-10-08 | 2025-10-13 | 14 | 27.6 | 34.8 | 126.1 | MURO | 28 | MURO-28-14 | 2026-10-22 | NUEVO | 2026-10-22 | 21.65 | 7.2
23472 - TERRA PPTO C (MANZANA 4) | M - 1280 | Outinord IND 1/2" | Concreto | Muros torre 1 eje 1 al 5 entre F - J apt 1802 , 1803 | 2025-09-24 | 2025-10-01 | 2025-10-08 | 7 | 27.6 | 31.7 | 114.9 | MURO | 28 | MURO-28-7 | 2026-10-22 | NUEVO | 2026-10-22 | 18.48 | 4.1
23472 - TERRA PPTO C (MANZANA 4) | M - 1280 | Outinord IND 1/2" | Concreto | Muros torre 1 eje 1 al 5 entre F - J apt 1802 , 1803 | 2025-09-24 | 2025-10-01 | 2025-10-08 | 7 | 27.6 | 31.8 | 115.2 | MURO | 28 | MURO-28-7 | 2026-10-22 | NUEVO | 2026-10-22 | 18.48 | 4.2
23472 - TERRA PPTO C (MANZANA 4) | M - 1280 | Outinord OND 1/2" | Concreto | Muros torre 1 eje 1 al 5 entre F - J apt 1802 , 1803 | 2025-09-24 | 2025-09-27 | 2025-09-30 | 3 | 27.6 | 27.8 | 100.7 | MURO | 28 | MURO-28-3 | 2026-10-22 | NUEVO | 2026-10-22 | 12.6 | 0.2
23472 - TERRA PPTO C (MANZANA 4) | M - 1280 | Outinord OND 1/2" | Concreto | Muros torre 1 eje 1 al 5 entre F - J apt 1802 , 1803 | 2025-09-24 | 2025-09-27 | 2025-09-30 | 3 | 27.6 | 27.9 | 101.1 | MURO | 28 | MURO-28-3 | 2026-10-22 | NUEVO | 2026-10-22 | 12.6 | 0.3
23472 - TERRA PPTO C (MANZANA 4) | M - 1282 | Outinord IND 1/2" | Concreto | Muros torre 1 eje 12 al 19 entre 19 entre A - E apt 1908 , 1909 | 2025-09-25 | 2025-10-23 | 2025-10-24 | 28 | 27.6 | 38 | 137.7 | MURO | 28 | MURO-28-28 | 2026-10-22 | NUEVO | 2026-10-22 | 28 | 10.4
23472 - TERRA PPTO C (MANZANA 4) | M - 1282 | Outinord IND 1/2" | Concreto | Muros torre 1 eje 12 al 19 entre 19 entre A - E apt 1908 , 1909 | 2025-09-25 | 2025-10-23 | 2025-10-24 | 28 | 27.6 | 36.8 | 133.3 | MURO | 28 | MURO-28-28 | 2026-10-22 | NUEVO | 2026-10-22 | 28 | 9.2
23472 - TERRA PPTO C (MANZANA 4) | M - 1282 | Outinord IND 1/2" | Concreto | Muros torre 1 eje 12 al 19 entre 19 entre A - E apt 1908 , 1909 | 2025-09-25 | 2025-10-23 | 2025-10-24 | 28 | 27.6 | 37 | 134.1 | MURO | 28 | MURO-28-28 | 2026-10-22 | NUEVO | 2026-10-22 | 28 | 9.4
23472 - TERRA PPTO C (MANZANA 4) | M - 1282 | Outinord IND 1/2" | Concreto | Muros torre 1 eje 12 al 19 entre 19 entre A - E apt 1908 , 1909 | 2025-09-25 | 2025-10-09 | 2025-10-13 | 14 | 27.6 | 32.6 | 118.1 | MURO | 28 | MURO-28-14 | 2026-10-22 | NUEVO | 2026-10-22 | 21.65 | 5
23472 - TERRA PPTO C (MANZANA 4) | M - 1282 | Outinord IND 1/2" | Concreto | Muros torre 1 eje 12 al 19 entre 19 entre A - E apt 1908 , 1909 | 2025-09-25 | 2025-10-09 | 2025-10-13 | 14 | 27.6 | 31.8 | 115.2 | MURO | 28 | MURO-28-14 | 2026-10-22 | NUEVO | 2026-10-22 | 21.65 | 4.2
23472 - TERRA PPTO C (MANZANA 4) | M - 1282 | Outinord IND 1/2" | Concreto | Muros torre 1 eje 12 al 19 entre 19 entre A - E apt 1908 , 1909 | 2025-09-25 | 2025-10-02 | 2025-10-08 | 7 | 27.6 | 28.8 | 104.3 | MURO | 28 | MURO-28-7 | 2026-10-22 | NUEVO | 2026-10-22 | 18.48 | 1.2
23472 - TERRA PPTO C (MANZANA 4) | M - 1282 | Outinord IND 1/2" | Concreto | Muros torre 1 eje 12 al 19 entre 19 entre A - E apt 1908 , 1909 | 2025-09-25 | 2025-10-02 | 2025-10-08 | 7 | 27.6 | 28.3 | 102.5 | MURO | 28 | MURO-28-7 | 2026-10-22 | NUEVO | 2026-10-22 | 18.48 | 0.7
23472 - TERRA PPTO C (MANZANA 4) | M - 1282 | Outinord IND 1/2" | Concreto | Muros torre 1 eje 12 al 19 entre 19 entre A - E apt 1908 , 1909 | 2025-09-25 | 2025-09-28 | 2025-09-30 | 3 | 27.6 | 25 | 90.6 | MURO | 28 | MURO-28-3 | 2026-10-22 | NUEVO | 2026-10-22 | 12.6 | -2.6
23472 - TERRA PPTO C (MANZANA 4) | M - 1282 | Outinord IND 1/2" | Concreto | Muros torre 1 eje 12 al 19 entre 19 entre A - E apt 1908 , 1909 | 2025-09-25 | 2025-09-28 | 2025-09-30 | 3 | 27.6 | 24.5 | 88.8 | MURO | 28 | MURO-28-3 | 2026-10-22 | NUEVO | 2026-10-22 | 12.6 | -3.1
23472 - TERRA PPTO C (MANZANA 4) | M - 1284 | Outinord IND 1/2" | Concreto | Muros Torre 1 eje 12 al 19 entre F - J Apt 1910, 1911 | 2025-09-26 | 2025-10-24 | 2025-10-30 | 28 | 27.6 | 40.2 | 145.7 | MURO | 28 | MURO-28-28 | 2026-10-22 | NUEVO | 2026-10-22 | 28 | 12.6
23472 - TERRA PPTO C (MANZANA 4) | M - 1284 | Outinord IND 1/2" | Concreto | Muros Torre 1 eje 12 al 19 entre F - J Apt 1910, 1911 | 2025-09-26 | 2025-10-24 | 2025-10-30 | 28 | 27.6 | 39.7 | 143.8 | MURO | 28 | MURO-28-28 | 2026-10-22 | NUEVO | 2026-10-22 | 28 | 12.1
23472 - TERRA PPTO C (MANZANA 4) | M - 1284 | Outinord IND 1/2" | Concreto | Muros Torre 1 eje 12 al 19 entre F - J Apt 1910, 1911 | 2025-09-26 | 2025-10-24 | 2025-10-30 | 28 | 27.6 | 40.8 | 147.8 | MURO | 28 | MURO-28-28 | 2026-10-22 | NUEVO | 2026-10-22 | 28 | 13.2
23472 - TERRA PPTO C (MANZANA 4) | M - 1284 | Outinord IND 1/2" | Concreto | Muros Torre 1 eje 12 al 19 entre F - J Apt 1910, 1911 | 2025-09-26 | 2025-10-10 | 2025-10-15 | 14 | 27.6 | 36.5 | 132.2 | MURO | 28 | MURO-28-14 | 2026-10-22 | NUEVO | 2026-10-22 | 21.65 | 8.9
23472 - TERRA PPTO C (MANZANA 4) | M - 1284 | Outinord IND 1/2" | Concreto | Muros Torre 1 eje 12 al 19 entre F - J Apt 1910, 1911 | 2025-09-26 | 2025-10-10 | 2025-10-15 | 14 | 27.6 | 36 | 130.4 | MURO | 28 | MURO-28-14 | 2026-10-22 | NUEVO | 2026-10-22 | 21.65 | 8.4
23472 - TERRA PPTO C (MANZANA 4) | M - 1284 | Outinord IND 1/2" | Concreto | Muros Torre 1 eje 12 al 19 entre F - J Apt 1910, 1911 | 2025-09-26 | 2025-10-03 | 2025-10-08 | 7 | 27.6 | 31.4 | 113.8 | MURO | 28 | MURO-28-7 | 2026-10-22 | NUEVO | 2026-10-22 | 18.48 | 3.8
23472 - TERRA PPTO C (MANZANA 4) | M - 1284 | Outinord IND 1/2" | Concreto | Muros Torre 1 eje 12 al 19 entre F - J Apt 1910, 1911 | 2025-09-26 | 2025-10-03 | 2025-10-08 | 7 | 27.6 | 31.5 | 114.1 | MURO | 28 | MURO-28-7 | 2026-10-22 | NUEVO | 2026-10-22 | 18.48 | 3.9
23472 - TERRA PPTO C (MANZANA 4) | M - 1284 | Outinord IND 1/2" | Concreto | Muros Torre 1 eje 12 al 19 entre F - J Apt 1910, 1911 | 2025-09-26 | 2025-09-30 | 2025-10-08 | 4 | 27.6 | 28.6 | 103.6 | MURO | 28 | MURO-28-4 | 2026-10-22 | NUEVO | 2026-10-22 | 14.07 | 1
23472 - TERRA PPTO C (MANZANA 4) | M - 1284 | Outinord IND 1/2" | Concreto | Muros Torre 1 eje 12 al 19 entre F - J Apt 1910, 1911 | 2025-09-26 | 2025-09-30 | 2025-10-08 | 4 | 27.6 | 28.4 | 102.9 | MURO | 28 | MURO-28-4 | 2026-10-22 | NUEVO | 2026-10-22 | 14.07 | 0.8
23472 - TERRA PPTO C (MANZANA 4) | M - 1286 | Outinord IND 1/2" | Concreto | Muros Torre 1 eje 6 al 11 entre A - E Apt 1906, 1907 | 2025-09-27 | 2025-10-25 | 2025-10-30 | 28 | 27.6 | 35.5 | 128.6 | MURO | 28 | MURO-28-28 | 2026-10-22 | NUEVO | 2026-10-22 | 28 | 7.9
23472 - TERRA PPTO C (MANZANA 4) | M - 1286 | Outinord IND 1/2" | Concreto | Muros Torre 1 eje 6 al 11 entre A - E Apt 1906, 1907 | 2025-09-27 | 2025-10-25 | 2025-10-30 | 28 | 27.6 | 35.6 | 129 | MURO | 28 | MURO-28-28 | 2026-10-22 | NUEVO | 2026-10-22 | 28 | 8
23472 - TERRA PPTO C (MANZANA 4) | M - 1286 | Outinord IND 1/2" | Concreto | Muros Torre 1 eje 6 al 11 entre A - E Apt 1906, 1907 | 2025-09-27 | 2025-10-25 | 2025-10-30 | 28 | 27.6 | 35 | 126.8 | MURO | 28 | MURO-28-28 | 2026-10-22 | NUEVO | 2026-10-22 | 28 | 7.4
23472 - TERRA PPTO C (MANZANA 4) | M - 1286 | Outinord IND 1/2" | Concreto | Muros Torre 1 eje 6 al 11 entre A - E Apt 1906, 1907 | 2025-09-27 | 2025-10-11 | 2025-10-15 | 14 | 27.6 | 30.6 | 110.9 | MURO | 28 | MURO-28-14 | 2026-10-22 | NUEVO | 2026-10-22 | 21.65 | 3
23472 - TERRA PPTO C (MANZANA 4) | M - 1286 | Outinord IND 1/2" | Concreto | Muros Torre 1 eje 6 al 11 entre A - E Apt 1906, 1907 | 2025-09-27 | 2025-10-11 | 2025-10-15 | 14 | 27.6 | 29.5 | 106.9 | MURO | 28 | MURO-28-14 | 2026-10-22 | NUEVO | 2026-10-22 | 21.65 | 1.9
23472 - TERRA PPTO C (MANZANA 4) | M - 1286 | Outinord IND 1/2" | Concreto | Muros Torre 1 eje 6 al 11 entre A - E Apt 1906, 1907 | 2025-09-27 | 2025-10-04 | 2025-10-08 | 7 | 27.6 | 24.6 | 89.1 | MURO | 28 | MURO-28-7 | 2026-10-22 | NUEVO | 2026-10-22 | 18.48 | -3
23472 - TERRA PPTO C (MANZANA 4) | M - 1286 | Outinord IND 1/2" | Concreto | Muros Torre 1 eje 6 al 11 entre A - E Apt 1906, 1907 | 2025-09-27 | 2025-10-04 | 2025-10-08 | 7 | 27.6 | 24.9 | 90.2 | MURO | 28 | MURO-28-7 | 2026-10-22 | NUEVO | 2026-10-22 | 18.48 | -2.7
23472 - TERRA PPTO C (MANZANA 4) | M - 1286 | Outinord IND 1/2" | Concreto | Muros Torre 1 eje 6 al 11 entre A - E Apt 1906, 1907 | 2025-09-27 | 2025-09-30 | 2025-10-08 | 3 | 27.6 | 21.1 | 76.4 | MURO | 28 | MURO-28-3 | 2026-10-22 | NUEVO | 2026-10-22 | 12.6 | -6.5
23472 - TERRA PPTO C (MANZANA 4) | M - 1286 | Outinord IND 1/2" | Concreto | Muros Torre 1 eje 6 al 11 entre A - E Apt 1906, 1907 | 2025-09-27 | 2025-09-30 | 2025-10-08 | 3 | 27.6 | 20.7 | 75 | MURO | 28 | MURO-28-3 | 2026-10-22 | NUEVO | 2026-10-22 | 12.6 | -6.9
23472 - TERRA PPTO C (MANZANA 4) | M - 1288 | Outinord IND 1/2" | Concreto | Muros torre 1 eje 6 al 11 entre F - J apt 1912 - 1901 | 2025-09-29 | 2025-10-27 | 2025-10-30 | 28 | 27.6 | 38.8 | 140.6 | MURO | 28 | MURO-28-28 | 2026-10-22 | NUEVO | 2026-10-22 | 28 | 11.2
23472 - TERRA PPTO C (MANZANA 4) | M - 1288 | Outinord IND 1/2" | Concreto | Muros torre 1 eje 6 al 11 entre F - J apt 1912 - 1901 | 2025-09-29 | 2025-10-27 | 2025-10-30 | 28 | 27.6 | 37.7 | 136.6 | MURO | 28 | MURO-28-28 | 2026-10-22 | NUEVO | 2026-10-22 | 28 | 10.1
23472 - TERRA PPTO C (MANZANA 4) | M - 1288 | Outinord IND 1/2" | Concreto | Muros torre 1 eje 6 al 11 entre F - J apt 1912 - 1901 | 2025-09-29 | 2025-10-27 | 2025-10-30 | 28 | 27.6 | 39.3 | 142.4 | MURO | 28 | MURO-28-28 | 2026-10-22 | NUEVO | 2026-10-22 | 28 | 11.7
23472 - TERRA PPTO C (MANZANA 4) | M - 1288 | Outinord IND 1/2" | Concreto | Muros torre 1 eje 6 al 11 entre F - J apt 1912 - 1901 | 2025-09-29 | 2025-10-13 | 2025-10-15 | 14 | 27.6 | 33.3 | 120.7 | MURO | 28 | MURO-28-14 | 2026-10-22 | NUEVO | 2026-10-22 | 21.65 | 5.7
23472 - TERRA PPTO C (MANZANA 4) | M - 1288 | Outinord IND 1/2" | Concreto | Muros torre 1 eje 6 al 11 entre F - J apt 1912 - 1901 | 2025-09-29 | 2025-10-13 | 2025-10-15 | 14 | 27.6 | 33.4 | 121 | MURO | 28 | MURO-28-14 | 2026-10-22 | NUEVO | 2026-10-22 | 21.65 | 5.8
23472 - TERRA PPTO C (MANZANA 4) | M - 1288 | Outinord IND 1/2" | Concreto | Muros torre 1 eje 6 al 11 entre F - J apt 1912 - 1901 | 2025-09-29 | 2025-10-06 | 2025-10-08 | 7 | 27.6 | 28.2 | 102.2 | MURO | 28 | MURO-28-7 | 2026-10-22 | NUEVO | 2026-10-22 | 18.48 | 0.6
23472 - TERRA PPTO C (MANZANA 4) | M - 1288 | Outinord IND 1/2" | Concreto | Muros torre 1 eje 6 al 11 entre F - J apt 1912 - 1901 | 2025-09-29 | 2025-10-06 | 2025-10-08 | 7 | 27.6 | 27.7 | 100.4 | MURO | 28 | MURO-28-7 | 2026-10-22 | NUEVO | 2026-10-22 | 18.48 | 0.1
23472 - TERRA PPTO C (MANZANA 4) | M - 1288 | Outinord IND 1/2" | Concreto | Muros torre 1 eje 6 al 11 entre F - J apt 1912 - 1901 | 2025-09-29 | 2025-10-02 | 2025-10-08 | 3 | 27.6 | 24.8 | 89.9 | MURO | 28 | MURO-28-3 | 2026-10-22 | NUEVO | 2026-10-22 | 12.6 | -2.8
23472 - TERRA PPTO C (MANZANA 4) | M - 1288 | Outinord IND 1/2" | Concreto | Muros torre 1 eje 6 al 11 entre F - J apt 1912 - 1901 | 2025-09-29 | 2025-10-02 | 2025-10-08 | 3 | 27.6 | 25 | 90.6 | MURO | 28 | MURO-28-3 | 2026-10-22 | NUEVO | 2026-10-22 | 12.6 | -2.6
23472 - TERRA PPTO C (MANZANA 4) | M - 1290 | Outinord IND 1/2" | Concreto | Muros torre 1 eje 1 al 5 entre A - E apt 1904 - 1905 | 2025-09-30 | 2025-10-28 | 2025-10-30 | 28 | 27.6 | 39 | 141.3 | MURO | 28 | MURO-28-28 | 2026-10-22 | NUEVO | 2026-10-22 | 28 | 11.4
23472 - TERRA PPTO C (MANZANA 4) | M - 1290 | Outinord IND 1/2" | Concreto | Muros torre 1 eje 1 al 5 entre A - E apt 1904 - 1905 | 2025-09-30 | 2025-10-28 | 2025-10-30 | 28 | 27.6 | 38.7 | 140.2 | MURO | 28 | MURO-28-28 | 2026-10-22 | NUEVO | 2026-10-22 | 28 | 11.1
23472 - TERRA PPTO C (MANZANA 4) | M - 1290 | Outinord IND 1/2" | Concreto | Muros torre 1 eje 1 al 5 entre A - E apt 1904 - 1905 | 2025-09-30 | 2025-10-28 | 2025-10-30 | 28 | 27.6 | 38.1 | 138 | MURO | 28 | MURO-28-28 | 2026-10-22 | NUEVO | 2026-10-22 | 28 | 10.5
23472 - TERRA PPTO C (MANZANA 4) | M - 1290 | Outinord IND 1/2" | Concreto | Muros torre 1 eje 1 al 5 entre A - E apt 1904 - 1905 | 2025-09-30 | 2025-10-14 | 2025-10-15 | 14 | 27.6 | 33.6 | 121.7 | MURO | 28 | MURO-28-14 | 2026-10-22 | NUEVO | 2026-10-22 | 21.65 | 6
23472 - TERRA PPTO C (MANZANA 4) | M - 1290 | Outinord IND 1/2" | Concreto | Muros torre 1 eje 1 al 5 entre A - E apt 1904 - 1905 | 2025-09-30 | 2025-10-14 | 2025-10-15 | 14 | 27.6 | 32.4 | 117.4 | MURO | 28 | MURO-28-14 | 2026-10-22 | NUEVO | 2026-10-22 | 21.65 | 4.8
23472 - TERRA PPTO C (MANZANA 4) | M - 1290 | Outinord IND 1/2" | Concreto | Muros torre 1 eje 1 al 5 entre A - E apt 1904 - 1905 | 2025-09-30 | 2025-10-07 | 2025-10-08 | 7 | 27.6 | 28.5 | 103.3 | MURO | 28 | MURO-28-7 | 2026-10-22 | NUEVO | 2026-10-22 | 18.48 | 0.9
23472 - TERRA PPTO C (MANZANA 4) | M - 1290 | Outinord IND 1/2" | Concreto | Muros torre 1 eje 1 al 5 entre A - E apt 1904 - 1905 | 2025-09-30 | 2025-10-07 | 2025-10-08 | 7 | 27.6 | 27.6 | 100 | MURO | 28 | MURO-28-7 | 2026-10-22 | NUEVO | 2026-10-22 | 18.48 | 0
23472 - TERRA PPTO C (MANZANA 4) | M - 1290 | Outinord IND 1/2" | Concreto | Muros torre 1 eje 1 al 5 entre A - E apt 1904 - 1905 | 2025-09-30 | 2025-10-03 | 2025-10-08 | 3 | 27.6 | 18.7 | 67.8 | MURO | 28 | MURO-28-3 | 2026-10-22 | NUEVO | 2026-10-22 | 12.6 | -8.9
23472 - TERRA PPTO C (MANZANA 4) | M - 1290 | Outinord IND 1/2" | Concreto | Muros torre 1 eje 1 al 5 entre A - E apt 1904 - 1905 | 2025-09-30 | 2025-10-03 | 2025-10-08 | 3 | 27.6 | 18.4 | 66.7 | MURO | 28 | MURO-28-3 | 2026-10-22 | NUEVO | 2026-10-22 | 12.6 | -9.2
23472 - TERRA PPTO C (MANZANA 4) | M - 1292 | Outinord IND 1/2" | Concreto | Muros torre 1 eje 1 al 5 entre F - J apt 1902 - 1903 | 2025-10-01 | 2025-10-29 | 2025-10-30 | 28 | 27.6 | 41.2 | 149.3 | MURO | 28 | MURO-28-28 | 2026-10-22 | NUEVO | 2026-10-22 | 28 | 13.6
23472 - TERRA PPTO C (MANZANA 4) | M - 1292 | Outinord IND 1/2" | Concreto | Muros torre 1 eje 1 al 5 entre F - J apt 1902 - 1903 | 2025-10-01 | 2025-10-29 | 2025-10-30 | 28 | 27.6 | 40.6 | 147.1 | MURO | 28 | MURO-28-28 | 2026-10-22 | NUEVO | 2026-10-22 | 28 | 13
23472 - TERRA PPTO C (MANZANA 4) | M - 1292 | Outinord IND 1/2" | Concreto | Muros torre 1 eje 1 al 5 entre F - J apt 1902 - 1903 | 2025-10-01 | 2025-10-29 | 2025-10-30 | 28 | 27.6 | 41 | 148.6 | MURO | 28 | MURO-28-28 | 2026-10-22 | NUEVO | 2026-10-22 | 28 | 13.4
23472 - TERRA PPTO C (MANZANA 4) | M - 1292 | Outinord IND 1/2" | Concreto | Muros torre 1 eje 1 al 5 entre F - J apt 1902 - 1903 | 2025-10-01 | 2025-10-15 | 2025-10-24 | 14 | 27.6 | 36.2 | 131.2 | MURO | 28 | MURO-28-14 | 2026-10-22 | NUEVO | 2026-10-22 | 21.65 | 8.6
23472 - TERRA PPTO C (MANZANA 4) | M - 1292 | Outinord IND 1/2" | Concreto | Muros torre 1 eje 1 al 5 entre F - J apt 1902 - 1903 | 2025-10-01 | 2025-10-15 | 2025-10-24 | 14 | 27.6 | 35 | 126.8 | MURO | 28 | MURO-28-14 | 2026-10-22 | NUEVO | 2026-10-22 | 21.65 | 7.4
23472 - TERRA PPTO C (MANZANA 4) | M - 1292 | Outinord IND 1/2" | Concreto | Muros torre 1 eje 1 al 5 entre F - J apt 1902 - 1903 | 2025-10-01 | 2025-10-08 | 2025-10-13 | 7 | 27.6 | 31.9 | 115.6 | MURO | 28 | MURO-28-7 | 2026-10-22 | NUEVO | 2026-10-22 | 18.48 | 4.3
23472 - TERRA PPTO C (MANZANA 4) | M - 1292 | Outinord IND 1/2" | Concreto | Muros torre 1 eje 1 al 5 entre F - J apt 1902 - 1903 | 2025-10-01 | 2025-10-08 | 2025-10-13 | 7 | 27.6 | 32.2 | 116.7 | MURO | 28 | MURO-28-7 | 2026-10-22 | NUEVO | 2026-10-22 | 18.48 | 4.6
23472 - TERRA PPTO C (MANZANA 4) | M - 1292 | Outinord IND 1/2" | Concreto | Muros torre 1 eje 1 al 5 entre F - J apt 1902 - 1903 | 2025-10-01 | 2025-10-04 | 2025-10-08 | 3 | 27.6 | 28 | 101.4 | MURO | 28 | MURO-28-3 | 2026-10-22 | NUEVO | 2026-10-22 | 12.6 | 0.4
23472 - TERRA PPTO C (MANZANA 4) | M - 1292 | Outinord IND 1/2" | Concreto | Muros torre 1 eje 1 al 5 entre F - J apt 1902 - 1903 | 2025-10-01 | 2025-10-04 | 2025-10-08 | 3 | 27.6 | 27.7 | 100.4 | MURO | 28 | MURO-28-3 | 2026-10-22 | NUEVO | 2026-10-22 | 12.6 | 0.1
23472 - TERRA PPTO C (MANZANA 4) | M - 1294 | Outinord IND 1/2" | Concreto | Muros torre 1 eje 12 al 19 entre A - E apt 2008 - 2009 | 2025-10-02 | 2025-10-30 | 2025-11-05 | 28 | 27.6 | 40 | 144.9 | MURO | 28 | MURO-28-28 | 2026-10-22 | NUEVO | 2026-10-22 | 28 | 12.4
23472 - TERRA PPTO C (MANZANA 4) | M - 1294 | Outinord IND 1/2" | Concreto | Muros torre 1 eje 12 al 19 entre A - E apt 2008 - 2009 | 2025-10-02 | 2025-10-30 | 2025-11-05 | 28 | 27.6 | 39.7 | 143.8 | MURO | 28 | MURO-28-28 | 2026-10-22 | NUEVO | 2026-10-22 | 28 | 12.1
23472 - TERRA PPTO C (MANZANA 4) | M - 1294 | Outinord IND 1/2" | Concreto | Muros torre 1 eje 12 al 19 entre A - E apt 2008 - 2009 | 2025-10-02 | 2025-10-30 | 2025-11-05 | 28 | 27.6 | 39.2 | 142 | MURO | 28 | MURO-28-28 | 2026-10-22 | NUEVO | 2026-10-22 | 28 | 11.6
23472 - TERRA PPTO C (MANZANA 4) | M - 1294 | Outinord IND 1/2" | Concreto | Muros torre 1 eje 12 al 19 entre A - E apt 2008 - 2009 | 2025-10-02 | 2025-10-16 | 2025-10-24 | 14 | 27.6 | 34.3 | 124.3 | MURO | 28 | MURO-28-14 | 2026-10-22 | NUEVO | 2026-10-22 | 21.65 | 6.7
23472 - TERRA PPTO C (MANZANA 4) | M - 1294 | Outinord IND 1/2" | Concreto | Muros torre 1 eje 12 al 19 entre A - E apt 2008 - 2009 | 2025-10-02 | 2025-10-16 | 2025-10-24 | 14 | 27.6 | 34 | 123.2 | MURO | 28 | MURO-28-14 | 2026-10-22 | NUEVO | 2026-10-22 | 21.65 | 6.4
23472 - TERRA PPTO C (MANZANA 4) | M - 1294 | Outinord IND 1/2" | Concreto | Muros torre 1 eje 12 al 19 entre A - E apt 2008 - 2009 | 2025-10-02 | 2025-10-09 | 2025-10-13 | 7 | 27.6 | 29.2 | 105.8 | MURO | 28 | MURO-28-7 | 2026-10-22 | NUEVO | 2026-10-22 | 18.48 | 1.6
23472 - TERRA PPTO C (MANZANA 4) | M - 1294 | Outinord IND 1/2" | Concreto | Muros torre 1 eje 12 al 19 entre A - E apt 2008 - 2009 | 2025-10-02 | 2025-10-09 | 2025-10-13 | 7 | 27.6 | 28.6 | 103.6 | MURO | 28 | MURO-28-7 | 2026-10-22 | NUEVO | 2026-10-22 | 18.48 | 1
23472 - TERRA PPTO C (MANZANA 4) | M - 1294 | Outinord IND 1/2" | Concreto | Muros torre 1 eje 12 al 19 entre A - E apt 2008 - 2009 | 2025-10-02 | 2025-10-05 | 2025-10-08 | 3 | 27.6 | 25.7 | 93.1 | MURO | 28 | MURO-28-3 | 2026-10-22 | NUEVO | 2026-10-22 | 12.6 | -1.9
23472 - TERRA PPTO C (MANZANA 4) | M - 1294 | Outinord IND 1/2" | Concreto | Muros torre 1 eje 12 al 19 entre A - E apt 2008 - 2009 | 2025-10-02 | 2025-10-05 | 2025-10-08 | 3 | 27.6 | 25.1 | 90.9 | MURO | 28 | MURO-28-3 | 2026-10-22 | NUEVO | 2026-10-22 | 12.6 | -2.5
23472 - TERRA PPTO C (MANZANA 4) | M - 1296 | Outinord IND 1/2" | Concreto | Muros Torre 1 eje 12 al 19 entre F - J Apt 2010, 2011 | 2025-10-03 | 2025-10-31 | 2025-11-05 | 28 | 27.6 | 41.6 | 150.7 | MURO | 28 | MURO-28-28 | 2026-10-22 | NUEVO | 2026-10-22 | 28 | 14
23472 - TERRA PPTO C (MANZANA 4) | M - 1296 | Outinord IND 1/2" | Concreto | Muros Torre 1 eje 12 al 19 entre F - J Apt 2010, 2011 | 2025-10-03 | 2025-10-31 | 2025-11-05 | 28 | 27.6 | 41.1 | 148.9 | MURO | 28 | MURO-28-28 | 2026-10-22 | NUEVO | 2026-10-22 | 28 | 13.5
23472 - TERRA PPTO C (MANZANA 4) | M - 1296 | Outinord IND 1/2" | Concreto | Muros Torre 1 eje 12 al 19 entre F - J Apt 2010, 2011 | 2025-10-03 | 2025-10-31 | 2025-11-05 | 28 | 27.6 | 40 | 144.9 | MURO | 28 | MURO-28-28 | 2026-10-22 | NUEVO | 2026-10-22 | 28 | 12.4
23472 - TERRA PPTO C (MANZANA 4) | M - 1296 | Outinord IND 1/2" | Concreto | Muros Torre 1 eje 12 al 19 entre F - J Apt 2010, 2011 | 2025-10-03 | 2025-10-17 | 2025-10-24 | 14 | 27.6 | 36.3 | 131.5 | MURO | 28 | MURO-28-14 | 2026-10-22 | NUEVO | 2026-10-22 | 21.65 | 8.7
23472 - TERRA PPTO C (MANZANA 4) | M - 1296 | Outinord IND 1/2" | Concreto | Muros Torre 1 eje 12 al 19 entre F - J Apt 2010, 2011 | 2025-10-03 | 2025-10-17 | 2025-10-24 | 14 | 27.6 | 36.9 | 133.7 | MURO | 28 | MURO-28-14 | 2026-10-22 | NUEVO | 2026-10-22 | 21.65 | 9.3
23472 - TERRA PPTO C (MANZANA 4) | M - 1296 | Outinord IND 1/2" | Concreto | Muros Torre 1 eje 12 al 19 entre F - J Apt 2010, 2011 | 2025-10-03 | 2025-10-10 | 2025-10-15 | 7 | 27.6 | 30.2 | 109.4 | MURO | 28 | MURO-28-7 | 2026-10-22 | NUEVO | 2026-10-22 | 18.48 | 2.6
23472 - TERRA PPTO C (MANZANA 4) | M - 1296 | Outinord IND 1/2" | Concreto | Muros Torre 1 eje 12 al 19 entre F - J Apt 2010, 2011 | 2025-10-03 | 2025-10-10 | 2025-10-15 | 7 | 27.6 | 29.6 | 107.2 | MURO | 28 | MURO-28-7 | 2026-10-22 | NUEVO | 2026-10-22 | 18.48 | 2
23472 - TERRA PPTO C (MANZANA 4) | M - 1296 | Outinord IND 1/2" | Concreto | Muros Torre 1 eje 12 al 19 entre F - J Apt 2010, 2011 | 2025-10-03 | 2025-10-07 | 2025-10-13 | 4 | 27.6 | 25.4 | 92 | MURO | 28 | MURO-28-4 | 2026-10-22 | NUEVO | 2026-10-22 | 14.07 | -2.2
23472 - TERRA PPTO C (MANZANA 4) | M - 1296 | Outinord IND 1/2" | Concreto | Muros Torre 1 eje 12 al 19 entre F - J Apt 2010, 2011 | 2025-10-03 | 2025-10-07 | 2025-10-13 | 4 | 27.6 | 24.7 | 89.5 | MURO | 28 | MURO-28-4 | 2026-10-22 | NUEVO | 2026-10-22 | 14.07 | -2.9
23472 - TERRA PPTO C (MANZANA 4) | M - 1298 | Outinord IND 1/2" | Concreto | Muros Torre 1 eje 6 al 11 entre A - E Apt 2006, 2007 | 2025-10-04 | 2025-11-01 | 2025-11-05 | 28 | 27.6 | 36.5 | 132.2 | MURO | 28 | MURO-28-28 | 2026-10-22 | NUEVO | 2026-10-22 | 28 | 8.9
23472 - TERRA PPTO C (MANZANA 4) | M - 1298 | Outinord IND 1/2" | Concreto | Muros Torre 1 eje 6 al 11 entre A - E Apt 2006, 2007 | 2025-10-04 | 2025-11-01 | 2025-11-05 | 28 | 27.6 | 35.4 | 128.3 | MURO | 28 | MURO-28-28 | 2026-10-22 | NUEVO | 2026-10-22 | 28 | 7.8
23472 - TERRA PPTO C (MANZANA 4) | M - 1298 | Outinord IND 1/2" | Concreto | Muros Torre 1 eje 6 al 11 entre A - E Apt 2006, 2007 | 2025-10-04 | 2025-11-01 | 2025-11-05 | 28 | 27.6 | 35.7 | 129.3 | MURO | 28 | MURO-28-28 | 2026-10-22 | NUEVO | 2026-10-22 | 28 | 8.1
23472 - TERRA PPTO C (MANZANA 4) | M - 1298 | Outinord IND 1/2" | Concreto | Muros Torre 1 eje 6 al 11 entre A - E Apt 2006, 2007 | 2025-10-04 | 2025-10-18 | 2025-10-24 | 14 | 27.6 | 30.6 | 110.9 | MURO | 28 | MURO-28-14 | 2026-10-22 | NUEVO | 2026-10-22 | 21.65 | 3
23472 - TERRA PPTO C (MANZANA 4) | M - 1298 | Outinord IND 1/2" | Concreto | Muros Torre 1 eje 6 al 11 entre A - E Apt 2006, 2007 | 2025-10-04 | 2025-10-18 | 2025-10-24 | 14 | 27.6 | 29.7 | 107.6 | MURO | 28 | MURO-28-14 | 2026-10-22 | NUEVO | 2026-10-22 | 21.65 | 2.1
23472 - TERRA PPTO C (MANZANA 4) | M - 1298 | Outinord IND 1/2" | Concreto | Muros Torre 1 eje 6 al 11 entre A - E Apt 2006, 2007 | 2025-10-04 | 2025-10-11 | 2025-10-15 | 7 | 27.6 | 25.9 | 93.8 | MURO | 28 | MURO-28-7 | 2026-10-22 | NUEVO | 2026-10-22 | 18.48 | -1.7
23472 - TERRA PPTO C (MANZANA 4) | M - 1298 | Outinord IND 1/2" | Concreto | Muros Torre 1 eje 6 al 11 entre A - E Apt 2006, 2007 | 2025-10-04 | 2025-10-11 | 2025-10-15 | 7 | 27.6 | 25.5 | 92.4 | MURO | 28 | MURO-28-7 | 2026-10-22 | NUEVO | 2026-10-22 | 18.48 | -2.1
23472 - TERRA PPTO C (MANZANA 4) | M - 1298 | Outinord IND 1/2" | Concreto | Muros Torre 1 eje 6 al 11 entre A - E Apt 2006, 2007 | 2025-10-04 | 2025-10-07 | 2025-10-13 | 3 | 27.6 | 21.3 | 77.2 | MURO | 28 | MURO-28-3 | 2026-10-22 | NUEVO | 2026-10-22 | 12.6 | -6.3
23472 - TERRA PPTO C (MANZANA 4) | M - 1298 | Outinord IND 1/2" | Concreto | Muros Torre 1 eje 6 al 11 entre A - E Apt 2006, 2007 | 2025-10-04 | 2025-10-07 | 2025-10-13 | 3 | 27.6 | 20.8 | 75.4 | MURO | 28 | MURO-28-3 | 2026-10-22 | NUEVO | 2026-10-22 | 12.6 | -6.8
23472 - TERRA PPTO C (MANZANA 4) | M - 1300 | Outinord IND 1 / 2" | Concreto | Muros torre 1 eje 6 al 11 entre F - J apt 2001, 2012 | 2025-10-06 | 2025-11-03 | 2025-11-05 | 28 | 27.6 | 36.1 | 130.8 | MURO | 28 | MURO-28-28 | 2026-10-22 | NUEVO | 2026-10-22 | 28 | 8.5
23472 - TERRA PPTO C (MANZANA 4) | M - 1300 | Outinord IND 1 / 2" | Concreto | Muros torre 1 eje 6 al 11 entre F - J apt 2001, 2012 | 2025-10-06 | 2025-11-03 | 2025-11-05 | 28 | 27.6 | 36.2 | 131.2 | MURO | 28 | MURO-28-28 | 2026-10-22 | NUEVO | 2026-10-22 | 28 | 8.6
23472 - TERRA PPTO C (MANZANA 4) | M - 1300 | Outinord IND 1 / 2" | Concreto | Muros torre 1 eje 6 al 11 entre F - J apt 2001, 2012 | 2025-10-06 | 2025-11-03 | 2025-11-05 | 28 | 27.6 | 35.7 | 129.3 | MURO | 28 | MURO-28-28 | 2026-10-22 | NUEVO | 2026-10-22 | 28 | 8.1
23472 - TERRA PPTO C (MANZANA 4) | M - 1300 | Outinord IND 1 / 2" | Concreto | Muros torre 1 eje 6 al 11 entre F - J apt 2001, 2012 | 2025-10-06 | 2025-10-20 | 2025-10-24 | 14 | 27.6 | 30.6 | 110.9 | MURO | 28 | MURO-28-14 | 2026-10-22 | NUEVO | 2026-10-22 | 21.65 | 3
23472 - TERRA PPTO C (MANZANA 4) | M - 1300 | Outinord IND 1 / 2" | Concreto | Muros torre 1 eje 6 al 11 entre F - J apt 2001, 2012 | 2025-10-06 | 2025-10-20 | 2025-10-24 | 14 | 27.6 | 29.8 | 108 | MURO | 28 | MURO-28-14 | 2026-10-22 | NUEVO | 2026-10-22 | 21.65 | 2.2
23472 - TERRA PPTO C (MANZANA 4) | M - 1300 | Outinord IND 1 / 2" | Concreto | Muros torre 1 eje 6 al 11 entre F - J apt 2001, 2012 | 2025-10-06 | 2025-10-13 | 2025-10-15 | 7 | 27.6 | 25.2 | 91.3 | MURO | 28 | MURO-28-7 | 2026-10-22 | NUEVO | 2026-10-22 | 18.48 | -2.4
23472 - TERRA PPTO C (MANZANA 4) | M - 1300 | Outinord IND 1 / 2" | Concreto | Muros torre 1 eje 6 al 11 entre F - J apt 2001, 2012 | 2025-10-06 | 2025-10-13 | 2025-10-15 | 7 | 27.6 | 24.8 | 89.9 | MURO | 28 | MURO-28-7 | 2026-10-22 | NUEVO | 2026-10-22 | 18.48 | -2.8
23472 - TERRA PPTO C (MANZANA 4) | M - 1300 | Outinord IND 1 / 2" | Concreto | Muros torre 1 eje 6 al 11 entre F - J apt 2001, 2012 | 2025-10-06 | 2025-10-09 | 2025-10-13 | 3 | 27.6 | 21.1 | 76.4 | MURO | 28 | MURO-28-3 | 2026-10-22 | NUEVO | 2026-10-22 | 12.6 | -6.5
23472 - TERRA PPTO C (MANZANA 4) | M - 1300 | Outinord IND 1 / 2" | Concreto | Muros torre 1 eje 6 al 11 entre F - J apt 2001, 2012 | 2025-10-06 | 2025-10-09 | 2025-10-13 | 3 | 27.6 | 21.3 | 77.2 | MURO | 28 | MURO-28-3 | 2026-10-22 | NUEVO | 2026-10-22 | 12.6 | -6.3
23472 - TERRA PPTO C (MANZANA 4) | M - 1301 | Outinord IND 1" | Concreto | Salón comunal matera tipo 6 eje A entre 9 al 11 | 2025-10-07 | 2025-11-04 | 2025-11-06 | 28 | 27.6 | 37 | 134.1 | AUTOCOMPAC | 28 | AUTOCOMPAC-28-28 | 2026-10-22 | NUEVO | 2026-10-22 | 28 | 9.4
23472 - TERRA PPTO C (MANZANA 4) | M - 1301 | Outinord IND 1" | Concreto | Salón comunal matera tipo 6 eje A entre 9 al 11 | 2025-10-07 | 2025-11-04 | 2025-11-06 | 28 | 27.6 | 36.7 | 133 | AUTOCOMPAC | 28 | AUTOCOMPAC-28-28 | 2026-10-22 | NUEVO | 2026-10-22 | 28 | 9.1
23472 - TERRA PPTO C (MANZANA 4) | M - 1301 | Outinord IND 1" | Concreto | Salón comunal matera tipo 6 eje A entre 9 al 11 | 2025-10-07 | 2025-11-04 | 2025-11-06 | 28 | 27.6 | 35.7 | 129.3 | AUTOCOMPAC | 28 | AUTOCOMPAC-28-28 | 2026-10-22 | NUEVO | 2026-10-22 | 28 | 8.1
23472 - TERRA PPTO C (MANZANA 4) | M - 1301 | Outinord IND 1" | Concreto | Salón comunal matera tipo 6 eje A entre 9 al 11 | 2025-10-07 | 2025-10-21 | 2025-10-24 | 14 | 27.6 | 31.1 | 112.7 | AUTOCOMPAC | 28 | AUTOCOMPAC-28-14 | 2026-10-22 | NUEVO | 2026-10-22 | 21.65 | 3.5
23472 - TERRA PPTO C (MANZANA 4) | M - 1301 | Outinord IND 1" | Concreto | Salón comunal matera tipo 6 eje A entre 9 al 11 | 2025-10-07 | 2025-10-21 | 2025-10-24 | 14 | 27.6 | 30.6 | 110.9 | AUTOCOMPAC | 28 | AUTOCOMPAC-28-14 | 2026-10-22 | NUEVO | 2026-10-22 | 21.65 | 3
23472 - TERRA PPTO C (MANZANA 4) | M - 1301 | Outinord IND 1" | Concreto | Salón comunal matera tipo 6 eje A entre 9 al 11 | 2025-10-07 | 2025-10-14 | 2025-10-15 | 7 | 27.6 | 27.3 | 98.9 | AUTOCOMPAC | 28 | AUTOCOMPAC-28-7 | 2026-10-22 | NUEVO | 2026-10-22 | 18.48 | -0.3
23472 - TERRA PPTO C (MANZANA 4) | M - 1301 | Outinord IND 1" | Concreto | Salón comunal matera tipo 6 eje A entre 9 al 11 | 2025-10-07 | 2025-10-14 | 2025-10-15 | 7 | 27.6 | 27.7 | 100.4 | AUTOCOMPAC | 28 | AUTOCOMPAC-28-7 | 2026-10-22 | NUEVO | 2026-10-22 | 18.48 | 0.1
23472 - TERRA PPTO C (MANZANA 4) | M - 1301 | Outinord IND 1" | Concreto | Salón comunal matera tipo 6 eje A entre 9 al 11 | 2025-10-07 | 2025-10-10 | 2025-10-15 | 3 | 27.6 | 19.3 | 69.9 | AUTOCOMPAC | 28 | AUTOCOMPAC-28-3 | 2026-10-22 | NUEVO | 2026-10-22 | 12.6 | -8.3
23472 - TERRA PPTO C (MANZANA 4) | M - 1301 | Outinord IND 1" | Concreto | Salón comunal matera tipo 6 eje A entre 9 al 11 | 2025-10-07 | 2025-10-10 | 2025-10-15 | 3 | 27.6 | 18.9 | 68.5 | AUTOCOMPAC | 28 | AUTOCOMPAC-28-3 | 2026-10-22 | NUEVO | 2026-10-22 | 12.6 | -8.7
23472 - TERRA PPTO C (MANZANA 4) | M - 1303 | Outinord IND 1 / 2" | Concreto | Muros torre 1 eje 1 al 5 entre A - E apt 2004 - 2005 | 2025-10-07 | 2025-11-04 | 2025-11-06 | 28 | 27.6 | 49.5 | 179.3 | MURO | 28 | MURO-28-28 | 2026-10-22 | NUEVO | 2026-10-22 | 28 | 21.9
23472 - TERRA PPTO C (MANZANA 4) | M - 1303 | Outinord IND 1 / 2" | Concreto | Muros torre 1 eje 1 al 5 entre A - E apt 2004 - 2005 | 2025-10-07 | 2025-11-04 | 2025-11-06 | 28 | 27.6 | 48 | 173.9 | MURO | 28 | MURO-28-28 | 2026-10-22 | NUEVO | 2026-10-22 | 28 | 20.4
23472 - TERRA PPTO C (MANZANA 4) | M - 1303 | Outinord IND 1 / 2" | Concreto | Muros torre 1 eje 1 al 5 entre A - E apt 2004 - 2005 | 2025-10-07 | 2025-11-04 | 2025-11-06 | 28 | 27.6 | 48.4 | 175.4 | MURO | 28 | MURO-28-28 | 2026-10-22 | NUEVO | 2026-10-22 | 28 | 20.8
23472 - TERRA PPTO C (MANZANA 4) | M - 1303 | Outinord IND 1 / 2" | Concreto | Muros torre 1 eje 1 al 5 entre A - E apt 2004 - 2005 | 2025-10-07 | 2025-10-21 | 2025-10-24 | 14 | 27.6 | 43 | 155.8 | MURO | 28 | MURO-28-14 | 2026-10-22 | NUEVO | 2026-10-22 | 21.65 | 15.4
23472 - TERRA PPTO C (MANZANA 4) | M - 1303 | Outinord IND 1 / 2" | Concreto | Muros torre 1 eje 1 al 5 entre A - E apt 2004 - 2005 | 2025-10-07 | 2025-10-21 | 2025-10-24 | 14 | 27.6 | 43.5 | 157.6 | MURO | 28 | MURO-28-14 | 2026-10-22 | NUEVO | 2026-10-22 | 21.65 | 15.9
23472 - TERRA PPTO C (MANZANA 4) | M - 1303 | Outinord IND 1 / 2" | Concreto | Muros torre 1 eje 1 al 5 entre A - E apt 2004 - 2005 | 2025-10-07 | 2025-10-14 | 2025-10-15 | 7 | 27.6 | 38.8 | 140.6 | MURO | 28 | MURO-28-7 | 2026-10-22 | NUEVO | 2026-10-22 | 18.48 | 11.2
23472 - TERRA PPTO C (MANZANA 4) | M - 1303 | Outinord IND 1 / 2" | Concreto | Muros torre 1 eje 1 al 5 entre A - E apt 2004 - 2005 | 2025-10-07 | 2025-10-14 | 2025-10-15 | 7 | 27.6 | 40.4 | 146.4 | MURO | 28 | MURO-28-7 | 2026-10-22 | NUEVO | 2026-10-22 | 18.48 | 12.8
23472 - TERRA PPTO C (MANZANA 4) | M - 1303 | Outinord IND 1 / 2" | Concreto | Muros torre 1 eje 1 al 5 entre A - E apt 2004 - 2005 | 2025-10-07 | 2025-10-10 | 2025-10-15 | 3 | 27.6 | 23 | 83.3 | MURO | 28 | MURO-28-3 | 2026-10-22 | NUEVO | 2026-10-22 | 12.6 | -4.6
23472 - TERRA PPTO C (MANZANA 4) | M - 1303 | Outinord IND 1 / 2" | Concreto | Muros torre 1 eje 1 al 5 entre A - E apt 2004 - 2005 | 2025-10-07 | 2025-10-10 | 2025-10-15 | 3 | 27.6 | 22.6 | 81.9 | MURO | 28 | MURO-28-3 | 2026-10-22 | NUEVO | 2026-10-22 | 12.6 | -5
23472 - TERRA PPTO C (MANZANA 4) | M - 1305 | Outinord Ind. 1/2" | Concreto | Muros Torre 1 eje 1 al 5 entre F - J Apt 2002 , 2003 | 2025-10-08 | 2025-11-05 | 2025-11-06 | 28 | 27.6 | 43.3 | 156.9 | MURO | 28 | MURO-28-28 | 2026-10-22 | NUEVO | 2026-10-22 | 28 | 15.7
23472 - TERRA PPTO C (MANZANA 4) | M - 1305 | Outinord Ind. 1/2" | Concreto | Muros Torre 1 eje 1 al 5 entre F - J Apt 2002 , 2003 | 2025-10-08 | 2025-11-05 | 2025-11-06 | 28 | 27.6 | 42.7 | 154.7 | MURO | 28 | MURO-28-28 | 2026-10-22 | NUEVO | 2026-10-22 | 28 | 15.1
23472 - TERRA PPTO C (MANZANA 4) | M - 1305 | Outinord Ind. 1/2" | Concreto | Muros Torre 1 eje 1 al 5 entre F - J Apt 2002 , 2003 | 2025-10-08 | 2025-11-05 | 2025-11-06 | 28 | 27.6 | 43 | 155.8 | MURO | 28 | MURO-28-28 | 2026-10-22 | NUEVO | 2026-10-22 | 28 | 15.4
23472 - TERRA PPTO C (MANZANA 4) | M - 1305 | Outinord Ind. 1/2" | Concreto | Muros Torre 1 eje 1 al 5 entre F - J Apt 2002 , 2003 | 2025-10-08 | 2025-10-22 | 2025-10-24 | 14 | 27.6 | 37.5 | 135.9 | MURO | 28 | MURO-28-14 | 2026-10-22 | NUEVO | 2026-10-22 | 21.65 | 9.9
23472 - TERRA PPTO C (MANZANA 4) | M - 1305 | Outinord Ind. 1/2" | Concreto | Muros Torre 1 eje 1 al 5 entre F - J Apt 2002 , 2003 | 2025-10-08 | 2025-10-22 | 2025-10-24 | 14 | 27.6 | 37.1 | 134.4 | MURO | 28 | MURO-28-14 | 2026-10-22 | NUEVO | 2026-10-22 | 21.65 | 9.5
23472 - TERRA PPTO C (MANZANA 4) | M - 1305 | Outinord Ind. 1/2" | Concreto | Muros Torre 1 eje 1 al 5 entre F - J Apt 2002 , 2003 | 2025-10-08 | 2025-10-15 | 2025-10-24 | 7 | 27.6 | 33.7 | 122.1 | MURO | 28 | MURO-28-7 | 2026-10-22 | NUEVO | 2026-10-22 | 18.48 | 6.1
23472 - TERRA PPTO C (MANZANA 4) | M - 1305 | Outinord Ind. 1/2" | Concreto | Muros Torre 1 eje 1 al 5 entre F - J Apt 2002 , 2003 | 2025-10-08 | 2025-10-15 | 2025-10-24 | 7 | 27.6 | 34.3 | 124.3 | MURO | 28 | MURO-28-7 | 2026-10-22 | NUEVO | 2026-10-22 | 18.48 | 6.7
23472 - TERRA PPTO C (MANZANA 4) | M - 1305 | Outinord Ind. 1/2" | Concreto | Muros Torre 1 eje 1 al 5 entre F - J Apt 2002 , 2003 | 2025-10-08 | 2025-10-11 | 2025-10-15 | 3 | 27.6 | 28.6 | 103.6 | MURO | 28 | MURO-28-3 | 2026-10-22 | NUEVO | 2026-10-22 | 12.6 | 1
23472 - TERRA PPTO C (MANZANA 4) | M - 1305 | Outinord Ind. 1/2" | Concreto | Muros Torre 1 eje 1 al 5 entre F - J Apt 2002 , 2003 | 2025-10-08 | 2025-10-11 | 2025-10-15 | 3 | 27.6 | 28.1 | 101.8 | MURO | 28 | MURO-28-3 | 2026-10-22 | NUEVO | 2026-10-22 | 12.6 | 0.5
23472 - TERRA PPTO C (MANZANA 4) | M - 1307 | Outinord Ind. 1/2" | Concreto | Muros Torre 1 eje 12 al 19 entre A - E Apt 2108, 2109 | 2025-10-09 | 2025-11-06 | 2025-11-12 | 28 | 27.6 | 42.4 | 153.6 | MURO | 28 | MURO-28-28 | 2026-10-22 | NUEVO | 2026-10-22 | 28 | 14.8
23472 - TERRA PPTO C (MANZANA 4) | M - 1307 | Outinord Ind. 1/2" | Concreto | Muros Torre 1 eje 12 al 19 entre A - E Apt 2108, 2109 | 2025-10-09 | 2025-11-06 | 2025-11-12 | 28 | 27.6 | 42.7 | 154.7 | MURO | 28 | MURO-28-28 | 2026-10-22 | NUEVO | 2026-10-22 | 28 | 15.1
23472 - TERRA PPTO C (MANZANA 4) | M - 1307 | Outinord Ind. 1/2" | Concreto | Muros Torre 1 eje 12 al 19 entre A - E Apt 2108, 2109 | 2025-10-09 | 2025-11-06 | 2025-11-12 | 28 | 27.6 | 41.5 | 150.4 | MURO | 28 | MURO-28-28 | 2026-10-22 | NUEVO | 2026-10-22 | 28 | 13.9
23472 - TERRA PPTO C (MANZANA 4) | M - 1307 | Outinord Ind. 1/2" | Concreto | Muros Torre 1 eje 12 al 19 entre A - E Apt 2108, 2109 | 2025-10-09 | 2025-10-23 | 2025-10-24 | 14 | 27.6 | 37.2 | 134.8 | MURO | 28 | MURO-28-14 | 2026-10-22 | NUEVO | 2026-10-22 | 21.65 | 9.6
23472 - TERRA PPTO C (MANZANA 4) | M - 1307 | Outinord Ind. 1/2" | Concreto | Muros Torre 1 eje 12 al 19 entre A - E Apt 2108, 2109 | 2025-10-09 | 2025-10-23 | 2025-10-24 | 14 | 27.6 | 36.8 | 133.3 | MURO | 28 | MURO-28-14 | 2026-10-22 | NUEVO | 2026-10-22 | 21.65 | 9.2
23472 - TERRA PPTO C (MANZANA 4) | M - 1307 | Outinord Ind. 1/2" | Concreto | Muros Torre 1 eje 12 al 19 entre A - E Apt 2108, 2109 | 2025-10-09 | 2025-10-16 | 2025-10-24 | 7 | 27.6 | 31.8 | 115.2 | MURO | 28 | MURO-28-7 | 2026-10-22 | NUEVO | 2026-10-22 | 18.48 | 4.2
23472 - TERRA PPTO C (MANZANA 4) | M - 1307 | Outinord Ind. 1/2" | Concreto | Muros Torre 1 eje 12 al 19 entre A - E Apt 2108, 2109 | 2025-10-09 | 2025-10-16 | 2025-10-24 | 7 | 27.6 | 30.9 | 112 | MURO | 28 | MURO-28-7 | 2026-10-22 | NUEVO | 2026-10-22 | 18.48 | 3.3
23472 - TERRA PPTO C (MANZANA 4) | M - 1307 | Outinord Ind. 1/2" | Concreto | Muros Torre 1 eje 12 al 19 entre A - E Apt 2108, 2109 | 2025-10-09 | 2025-10-12 | 2025-10-15 | 3 | 27.6 | 28.2 | 102.2 | MURO | 28 | MURO-28-3 | 2026-10-22 | NUEVO | 2026-10-22 | 12.6 | 0.6
23472 - TERRA PPTO C (MANZANA 4) | M - 1307 | Outinord Ind. 1/2" | Concreto | Muros Torre 1 eje 12 al 19 entre A - E Apt 2108, 2109 | 2025-10-09 | 2025-10-12 | 2025-10-15 | 3 | 27.6 | 27.7 | 100.4 | MURO | 28 | MURO-28-3 | 2026-10-22 | NUEVO | 2026-10-22 | 12.6 | 0.1
23472 - TERRA PPTO C (MANZANA 4) | M - 1309 | Outinord IND 1/2" | Concreto | Muros torre 1 eje 12 al 19 entre F - J apt 2110 - 2111 | 2025-10-10 | 2025-11-07 | 2025-11-12 | 28 | 27.6 | 34.4 | 124.6 | MURO | 28 | MURO-28-28 | 2026-10-22 | NUEVO | 2026-10-22 | 28 | 6.8
23472 - TERRA PPTO C (MANZANA 4) | M - 1309 | Outinord IND 1/2" | Concreto | Muros torre 1 eje 12 al 19 entre F - J apt 2110 - 2111 | 2025-10-10 | 2025-11-07 | 2025-11-12 | 28 | 27.6 | 35 | 126.8 | MURO | 28 | MURO-28-28 | 2026-10-22 | NUEVO | 2026-10-22 | 28 | 7.4
23472 - TERRA PPTO C (MANZANA 4) | M - 1309 | Outinord IND 1/2" | Concreto | Muros torre 1 eje 12 al 19 entre F - J apt 2110 - 2111 | 2025-10-10 | 2025-11-07 | 2025-11-12 | 28 | 27.6 | 35.4 | 128.3 | MURO | 28 | MURO-28-28 | 2026-10-22 | NUEVO | 2026-10-22 | 28 | 7.8
23472 - TERRA PPTO C (MANZANA 4) | M - 1309 | Outinord IND 1/2" | Concreto | Muros torre 1 eje 12 al 19 entre F - J apt 2110 - 2111 | 2025-10-10 | 2025-10-24 | 2025-10-30 | 14 | 27.6 | 31 | 112.3 | MURO | 28 | MURO-28-14 | 2026-10-22 | NUEVO | 2026-10-22 | 21.65 | 3.4
23472 - TERRA PPTO C (MANZANA 4) | M - 1309 | Outinord IND 1/2" | Concreto | Muros torre 1 eje 12 al 19 entre F - J apt 2110 - 2111 | 2025-10-10 | 2025-10-24 | 2025-10-30 | 14 | 27.6 | 31.4 | 113.8 | MURO | 28 | MURO-28-14 | 2026-10-22 | NUEVO | 2026-10-22 | 21.65 | 3.8
23472 - TERRA PPTO C (MANZANA 4) | M - 1309 | Outinord IND 1/2" | Concreto | Muros torre 1 eje 12 al 19 entre F - J apt 2110 - 2111 | 2025-10-10 | 2025-10-17 | 2025-10-24 | 7 | 27.6 | 26.2 | 94.9 | MURO | 28 | MURO-28-7 | 2026-10-22 | NUEVO | 2026-10-22 | 18.48 | -1.4
23472 - TERRA PPTO C (MANZANA 4) | M - 1309 | Outinord IND 1/2" | Concreto | Muros torre 1 eje 12 al 19 entre F - J apt 2110 - 2111 | 2025-10-10 | 2025-10-17 | 2025-10-24 | 7 | 27.6 | 25.8 | 93.5 | MURO | 28 | MURO-28-7 | 2026-10-22 | NUEVO | 2026-10-22 | 18.48 | -1.8
23472 - TERRA PPTO C (MANZANA 4) | M - 1309 | Outinord IND 1/2" | Concreto | Muros torre 1 eje 12 al 19 entre F - J apt 2110 - 2111 | 2025-10-10 | 2025-10-14 | 2025-10-24 | 4 | 27.6 | 22.8 | 82.6 | MURO | 28 | MURO-28-4 | 2026-10-22 | NUEVO | 2026-10-22 | 14.07 | -4.8
23472 - TERRA PPTO C (MANZANA 4) | M - 1309 | Outinord IND 1/2" | Concreto | Muros torre 1 eje 12 al 19 entre F - J apt 2110 - 2111 | 2025-10-10 | 2025-10-14 | 2025-10-24 | 4 | 27.6 | 22.6 | 81.9 | MURO | 28 | MURO-28-4 | 2026-10-22 | NUEVO | 2026-10-22 | 14.07 | -5
23472 - TERRA PPTO C (MANZANA 4) | M - 1311 | Outinord IND 1 / 2" | Concreto | Muros torre 1 eje 6 al 11 entre A - E apt 2106, 2107 | 2025-10-14 | 2025-11-11 | 2025-11-12 | 28 | 27.6 | 37 | 134.1 | MURO | 28 | MURO-28-28 | 2026-10-22 | NUEVO | 2026-10-22 | 28 | 9.4
23472 - TERRA PPTO C (MANZANA 4) | M - 1311 | Outinord IND 1 / 2" | Concreto | Muros torre 1 eje 6 al 11 entre A - E apt 2106, 2107 | 2025-10-14 | 2025-11-11 | 2025-11-12 | 28 | 27.6 | 36.3 | 131.5 | MURO | 28 | MURO-28-28 | 2026-10-22 | NUEVO | 2026-10-22 | 28 | 8.7
23472 - TERRA PPTO C (MANZANA 4) | M - 1311 | Outinord IND 1 / 2" | Concreto | Muros torre 1 eje 6 al 11 entre A - E apt 2106, 2107 | 2025-10-14 | 2025-11-11 | 2025-11-12 | 28 | 27.6 | 36.7 | 133 | MURO | 28 | MURO-28-28 | 2026-10-22 | NUEVO | 2026-10-22 | 28 | 9.1
23472 - TERRA PPTO C (MANZANA 4) | M - 1311 | Outinord IND 1 / 2" | Concreto | Muros torre 1 eje 6 al 11 entre A - E apt 2106, 2107 | 2025-10-14 | 2025-10-28 | 2025-10-30 | 14 | 27.6 | 31.9 | 115.6 | MURO | 28 | MURO-28-14 | 2026-10-22 | NUEVO | 2026-10-22 | 21.65 | 4.3
23472 - TERRA PPTO C (MANZANA 4) | M - 1311 | Outinord IND 1 / 2" | Concreto | Muros torre 1 eje 6 al 11 entre A - E apt 2106, 2107 | 2025-10-14 | 2025-10-28 | 2025-10-30 | 14 | 27.6 | 31.3 | 113.4 | MURO | 28 | MURO-28-14 | 2026-10-22 | NUEVO | 2026-10-22 | 21.65 | 3.7
23472 - TERRA PPTO C (MANZANA 4) | M - 1311 | Outinord IND 1 / 2" | Concreto | Muros torre 1 eje 6 al 11 entre A - E apt 2106, 2107 | 2025-10-14 | 2025-10-21 | 2025-10-24 | 7 | 27.6 | 24.6 | 89.1 | MURO | 28 | MURO-28-7 | 2026-10-22 | NUEVO | 2026-10-22 | 18.48 | -3
23472 - TERRA PPTO C (MANZANA 4) | M - 1311 | Outinord IND 1 / 2" | Concreto | Muros torre 1 eje 6 al 11 entre A - E apt 2106, 2107 | 2025-10-14 | 2025-10-21 | 2025-10-24 | 7 | 27.6 | 24.9 | 90.2 | MURO | 28 | MURO-28-7 | 2026-10-22 | NUEVO | 2026-10-22 | 18.48 | -2.7
23472 - TERRA PPTO C (MANZANA 4) | M - 1311 | Outinord IND 1 / 2" | Concreto | Muros torre 1 eje 6 al 11 entre A - E apt 2106, 2107 | 2025-10-14 | 2025-10-17 | 2025-10-24 | 3 | 27.6 | 18.4 | 66.7 | MURO | 28 | MURO-28-3 | 2026-10-22 | NUEVO | 2026-10-22 | 12.6 | -9.2
23472 - TERRA PPTO C (MANZANA 4) | M - 1311 | Outinord IND 1 / 2" | Concreto | Muros torre 1 eje 6 al 11 entre A - E apt 2106, 2107 | 2025-10-14 | 2025-10-17 | 2025-10-24 | 3 | 27.6 | 17.8 | 64.5 | MURO | 28 | MURO-28-3 | 2026-10-22 | NUEVO | 2026-10-22 | 12.6 | -9.8
23472 - TERRA PPTO C (MANZANA 4) | M - 1316 | Outinord IND 1/2" | Concreto | Muros torre 1 eje 1 al 5 entre A - E apt 2104, 2105 | 2025-10-16 | 2025-11-13 | 2025-11-14 | 28 | 27.6 | 34.1 | 123.6 | MURO | 28 | MURO-28-28 | 2026-10-22 | NUEVO | 2026-10-22 | 28 | 6.5
23472 - TERRA PPTO C (MANZANA 4) | M - 1316 | Outinord IND 1/2" | Concreto | Muros torre 1 eje 1 al 5 entre A - E apt 2104, 2105 | 2025-10-16 | 2025-11-13 | 2025-11-14 | 28 | 27.6 | 33.6 | 121.7 | MURO | 28 | MURO-28-28 | 2026-10-22 | NUEVO | 2026-10-22 | 28 | 6
23472 - TERRA PPTO C (MANZANA 4) | M - 1316 | Outinord IND 1/2" | Concreto | Muros torre 1 eje 1 al 5 entre A - E apt 2104, 2105 | 2025-10-16 | 2025-11-13 | 2025-11-14 | 28 | 27.6 | 32.7 | 118.5 | MURO | 28 | MURO-28-28 | 2026-10-22 | NUEVO | 2026-10-22 | 28 | 5.1
23472 - TERRA PPTO C (MANZANA 4) | M - 1316 | Outinord IND 1/2" | Concreto | Muros torre 1 eje 1 al 5 entre A - E apt 2104, 2105 | 2025-10-16 | 2025-10-30 | 2025-11-05 | 14 | 27.6 | 25.8 | 93.5 | MURO | 28 | MURO-28-14 | 2026-10-22 | NUEVO | 2026-10-22 | 21.65 | -1.8
23472 - TERRA PPTO C (MANZANA 4) | M - 1316 | Outinord IND 1/2" | Concreto | Muros torre 1 eje 1 al 5 entre A - E apt 2104, 2105 | 2025-10-16 | 2025-10-30 | 2025-11-05 | 14 | 27.6 | 26.3 | 95.3 | MURO | 28 | MURO-28-14 | 2026-10-22 | NUEVO | 2026-10-22 | 21.65 | -1.3
23472 - TERRA PPTO C (MANZANA 4) | M - 1316 | Outinord IND 1/2" | Concreto | Muros torre 1 eje 1 al 5 entre A - E apt 2104, 2105 | 2025-10-16 | 2025-10-23 | 2025-10-24 | 7 | 27.6 | 22.8 | 82.6 | MURO | 28 | MURO-28-7 | 2026-10-22 | NUEVO | 2026-10-22 | 18.48 | -4.8
23472 - TERRA PPTO C (MANZANA 4) | M - 1316 | Outinord IND 1/2" | Concreto | Muros torre 1 eje 1 al 5 entre A - E apt 2104, 2105 | 2025-10-16 | 2025-10-23 | 2025-10-24 | 7 | 27.6 | 21.9 | 79.3 | MURO | 28 | MURO-28-7 | 2026-10-22 | NUEVO | 2026-10-22 | 18.48 | -5.7
23472 - TERRA PPTO C (MANZANA 4) | M - 1316 | Outinord IND 1/2" | Concreto | Muros torre 1 eje 1 al 5 entre A - E apt 2104, 2105 | 2025-10-16 | 2025-10-19 | 2025-10-24 | 3 | 27.6 | 18.3 | 66.3 | MURO | 28 | MURO-28-3 | 2026-10-22 | NUEVO | 2026-10-22 | 12.6 | -9.3
23472 - TERRA PPTO C (MANZANA 4) | M - 1316 | Outinord IND 1/2" | Concreto | Muros torre 1 eje 1 al 5 entre A - E apt 2104, 2105 | 2025-10-16 | 2025-10-19 | 2025-10-24 | 3 | 27.6 | 17.4 | 63 | MURO | 28 | MURO-28-3 | 2026-10-22 | NUEVO | 2026-10-22 | 12.6 | -10.2
23472 - TERRA PPTO C (MANZANA 4) | M - 1323 | Outinord IND 1/2" | Concreto | Muros torre 1 eje 12 al 19 entre A - E aptos 2208 - 2209 | 2025-10-21 | 2025-11-18 | 2025-11-20 | 28 | 27.6 | 39.5 | 143.1 | MURO | 28 | MURO-28-28 | 2026-10-22 | NUEVO | 2026-10-22 | 28 | 11.9
23472 - TERRA PPTO C (MANZANA 4) | M - 1323 | Outinord IND 1/2" | Concreto | Muros torre 1 eje 12 al 19 entre A - E aptos 2208 - 2209 | 2025-10-21 | 2025-11-18 | 2025-11-20 | 28 | 27.6 | 38.6 | 139.9 | MURO | 28 | MURO-28-28 | 2026-10-22 | NUEVO | 2026-10-22 | 28 | 11
23472 - TERRA PPTO C (MANZANA 4) | M - 1323 | Outinord IND 1/2" | Concreto | Muros torre 1 eje 12 al 19 entre A - E aptos 2208 - 2209 | 2025-10-21 | 2025-11-18 | 2025-11-20 | 28 | 27.6 | 38.9 | 140.9 | MURO | 28 | MURO-28-28 | 2026-10-22 | NUEVO | 2026-10-22 | 28 | 11.3
23472 - TERRA PPTO C (MANZANA 4) | M - 1323 | Outinord IND 1/2" | Concreto | Muros torre 1 eje 12 al 19 entre A - E aptos 2208 - 2209 | 2025-10-21 | 2025-11-04 | 2025-11-06 | 14 | 27.6 | 33.6 | 121.7 | MURO | 28 | MURO-28-14 | 2026-10-22 | NUEVO | 2026-10-22 | 21.65 | 6
23472 - TERRA PPTO C (MANZANA 4) | M - 1323 | Outinord IND 1/2" | Concreto | Muros torre 1 eje 12 al 19 entre A - E aptos 2208 - 2209 | 2025-10-21 | 2025-11-04 | 2025-11-06 | 14 | 27.6 | 34.4 | 124.6 | MURO | 28 | MURO-28-14 | 2026-10-22 | NUEVO | 2026-10-22 | 21.65 | 6.8
23472 - TERRA PPTO C (MANZANA 4) | M - 1323 | Outinord IND 1/2" | Concreto | Muros torre 1 eje 12 al 19 entre A - E aptos 2208 - 2209 | 2025-10-21 | 2025-10-28 | 2025-10-30 | 7 | 27.6 | 29.2 | 105.8 | MURO | 28 | MURO-28-7 | 2026-10-22 | NUEVO | 2026-10-22 | 18.48 | 1.6
23472 - TERRA PPTO C (MANZANA 4) | M - 1323 | Outinord IND 1/2" | Concreto | Muros torre 1 eje 12 al 19 entre A - E aptos 2208 - 2209 | 2025-10-21 | 2025-10-28 | 2025-10-30 | 7 | 27.6 | 28.5 | 103.3 | MURO | 28 | MURO-28-7 | 2026-10-22 | NUEVO | 2026-10-22 | 18.48 | 0.9
23472 - TERRA PPTO C (MANZANA 4) | M - 1323 | Outinord IND 1/2" | Concreto | Muros torre 1 eje 12 al 19 entre A - E aptos 2208 - 2209 | 2025-10-21 | 2025-10-24 | 2025-10-30 | 3 | 27.6 | 23.4 | 84.8 | MURO | 28 | MURO-28-3 | 2026-10-22 | NUEVO | 2026-10-22 | 12.6 | -4.2
23472 - TERRA PPTO C (MANZANA 4) | M - 1323 | Outinord IND 1/2" | Concreto | Muros torre 1 eje 12 al 19 entre A - E aptos 2208 - 2209 | 2025-10-21 | 2025-10-24 | 2025-10-30 | 3 | 27.6 | 22.6 | 81.9 | MURO | 28 | MURO-28-3 | 2026-10-22 | NUEVO | 2026-10-22 | 12.6 | -5
23472 - TERRA PPTO C (MANZANA 4) | M - 1324 | Outinord IND 1/2" | Concreto | Muros torre 1 eje 12 al 19 entre F - J apt 2210, 2211 y muros entre torre 2 y 3 primer tramo cimentación a piso 1 | 2025-10-22 | 2025-11-19 | 2025-11-20 | 28 | 27.6 | 49 | 177.5 | MURO | 28 | MURO-28-28 | 2026-10-22 | NUEVO | 2026-10-22 | 28 | 21.4
23472 - TERRA PPTO C (MANZANA 4) | M - 1324 | Outinord IND 1/2" | Concreto | Muros torre 1 eje 12 al 19 entre F - J apt 2210, 2211 y muros entre torre 2 y 3 primer tramo cimentación a piso 1 | 2025-10-22 | 2025-11-19 | 2025-11-20 | 28 | 27.6 | 48.6 | 176.1 | MURO | 28 | MURO-28-28 | 2026-10-22 | NUEVO | 2026-10-22 | 28 | 21
23472 - TERRA PPTO C (MANZANA 4) | M - 1324 | Outinord IND 1/2" | Concreto | Muros torre 1 eje 12 al 19 entre F - J apt 2210, 2211 y muros entre torre 2 y 3 primer tramo cimentación a piso 1 | 2025-10-22 | 2025-11-19 | 2025-11-20 | 28 | 27.6 | 49.2 | 178.3 | MURO | 28 | MURO-28-28 | 2026-10-22 | NUEVO | 2026-10-22 | 28 | 21.6
23472 - TERRA PPTO C (MANZANA 4) | M - 1324 | Outinord IND 1/2" | Concreto | Muros torre 1 eje 12 al 19 entre F - J apt 2210, 2211 y muros entre torre 2 y 3 primer tramo cimentación a piso 1 | 2025-10-22 | 2025-11-05 | 2025-11-06 | 14 | 27.6 | 42.1 | 152.5 | MURO | 28 | MURO-28-14 | 2026-10-22 | NUEVO | 2026-10-22 | 21.65 | 14.5
23472 - TERRA PPTO C (MANZANA 4) | M - 1324 | Outinord IND 1/2" | Concreto | Muros torre 1 eje 12 al 19 entre F - J apt 2210, 2211 y muros entre torre 2 y 3 primer tramo cimentación a piso 1 | 2025-10-22 | 2025-11-05 | 2025-11-06 | 14 | 27.6 | 43.2 | 156.5 | MURO | 28 | MURO-28-14 | 2026-10-22 | NUEVO | 2026-10-22 | 21.65 | 15.6
23472 - TERRA PPTO C (MANZANA 4) | M - 1324 | Outinord IND 1/2" | Concreto | Muros torre 1 eje 12 al 19 entre F - J apt 2210, 2211 y muros entre torre 2 y 3 primer tramo cimentación a piso 1 | 2025-10-22 | 2025-10-29 | 2025-10-30 | 7 | 27.6 | 37.4 | 135.5 | MURO | 28 | MURO-28-7 | 2026-10-22 | NUEVO | 2026-10-22 | 18.48 | 9.8
23472 - TERRA PPTO C (MANZANA 4) | M - 1324 | Outinord IND 1/2" | Concreto | Muros torre 1 eje 12 al 19 entre F - J apt 2210, 2211 y muros entre torre 2 y 3 primer tramo cimentación a piso 1 | 2025-10-22 | 2025-10-29 | 2025-10-30 | 7 | 27.6 | 36.2 | 131.2 | MURO | 28 | MURO-28-7 | 2026-10-22 | NUEVO | 2026-10-22 | 18.48 | 8.6
23472 - TERRA PPTO C (MANZANA 4) | M - 1324 | Outinord IND 1/2" | Concreto | Muros torre 1 eje 12 al 19 entre F - J apt 2210, 2211 y muros entre torre 2 y 3 primer tramo cimentación a piso 1 | 2025-10-22 | 2025-10-25 | 2025-10-30 | 3 | 27.6 | 33.5 | 121.4 | MURO | 28 | MURO-28-3 | 2026-10-22 | NUEVO | 2026-10-22 | 12.6 | 5.9
23472 - TERRA PPTO C (MANZANA 4) | M - 1324 | Outinord IND 1/2" | Concreto | Muros torre 1 eje 12 al 19 entre F - J apt 2210, 2211 y muros entre torre 2 y 3 primer tramo cimentación a piso 1 | 2025-10-22 | 2025-10-25 | 2025-10-30 | 3 | 27.6 | 32.8 | 118.8 | MURO | 28 | MURO-28-3 | 2026-10-22 | NUEVO | 2026-10-22 | 12.6 | 5.2
23472 - TERRA PPTO C (MANZANA 4) | M - 1326 | Outinord IND 1/2" | Concreto | Muros torre 1 eje 6 al 11 entre A - E apt 2206, 2207 | 2025-10-23 | 2025-11-20 | 2025-11-24 | 28 | 27.6 | 45.9 | 166.3 | MURO | 28 | MURO-28-28 | 2026-10-22 | NUEVO | 2026-10-22 | 28 | 18.3
23472 - TERRA PPTO C (MANZANA 4) | M - 1326 | Outinord IND 1/2" | Concreto | Muros torre 1 eje 6 al 11 entre A - E apt 2206, 2207 | 2025-10-23 | 2025-11-20 | 2025-11-24 | 28 | 27.6 | 44.4 | 160.9 | MURO | 28 | MURO-28-28 | 2026-10-22 | NUEVO | 2026-10-22 | 28 | 16.8
23472 - TERRA PPTO C (MANZANA 4) | M - 1326 | Outinord IND 1/2" | Concreto | Muros torre 1 eje 6 al 11 entre A - E apt 2206, 2207 | 2025-10-23 | 2025-11-20 | 2025-11-24 | 28 | 27.6 | 44.6 | 161.6 | MURO | 28 | MURO-28-28 | 2026-10-22 | NUEVO | 2026-10-22 | 28 | 17
23472 - TERRA PPTO C (MANZANA 4) | M - 1326 | Outinord IND 1/2" | Concreto | Muros torre 1 eje 6 al 11 entre A - E apt 2206, 2207 | 2025-10-23 | 2025-11-06 | 2025-11-12 | 14 | 27.6 | 38.5 | 139.5 | MURO | 28 | MURO-28-14 | 2026-10-22 | NUEVO | 2026-10-22 | 21.65 | 10.9
23472 - TERRA PPTO C (MANZANA 4) | M - 1326 | Outinord IND 1/2" | Concreto | Muros torre 1 eje 6 al 11 entre A - E apt 2206, 2207 | 2025-10-23 | 2025-11-06 | 2025-11-12 | 14 | 27.6 | 39 | 141.3 | MURO | 28 | MURO-28-14 | 2026-10-22 | NUEVO | 2026-10-22 | 21.65 | 11.4
23472 - TERRA PPTO C (MANZANA 4) | M - 1326 | Outinord IND 1/2" | Concreto | Muros torre 1 eje 6 al 11 entre A - E apt 2206, 2207 | 2025-10-23 | 2025-10-30 | 2025-11-05 | 7 | 27.6 | 23.2 | 84.1 | MURO | 28 | MURO-28-7 | 2026-10-22 | NUEVO | 2026-10-22 | 18.48 | -4.4
23472 - TERRA PPTO C (MANZANA 4) | M - 1326 | Outinord IND 1/2" | Concreto | Muros torre 1 eje 6 al 11 entre A - E apt 2206, 2207 | 2025-10-23 | 2025-10-30 | 2025-11-05 | 7 | 27.6 | 23.1 | 83.7 | MURO | 28 | MURO-28-7 | 2026-10-22 | NUEVO | 2026-10-22 | 18.48 | -4.5
23472 - TERRA PPTO C (MANZANA 4) | M - 1326 | Outinord IND 1/2" | Concreto | Muros torre 1 eje 6 al 11 entre A - E apt 2206, 2207 | 2025-10-23 | 2025-10-26 | 2025-10-30 | 3 | 27.6 | 20.6 | 74.6 | MURO | 28 | MURO-28-3 | 2026-10-22 | NUEVO | 2026-10-22 | 12.6 | -7
23472 - TERRA PPTO C (MANZANA 4) | M - 1326 | Outinord IND 1/2" | Concreto | Muros torre 1 eje 6 al 11 entre A - E apt 2206, 2207 | 2025-10-23 | 2025-10-26 | 2025-10-30 | 3 | 27.6 | 20.2 | 73.2 | MURO | 28 | MURO-28-3 | 2026-10-22 | NUEVO | 2026-10-22 | 12.6 | -7.4
23472 - TERRA PPTO C (MANZANA 4) | M - 1330 | Outinord IND 1/2" | Concreto | Muros torre 1 eje 6 al 11 entre F - J apt 2201 - 2212 | 2025-10-24 | 2025-11-21 | 2025-11-24 | 28 | 27.6 | 37 | 134.1 | MURO | 28 | MURO-28-28 | 2026-10-22 | NUEVO | 2026-10-22 | 28 | 9.4
23472 - TERRA PPTO C (MANZANA 4) | M - 1330 | Outinord IND 1/2" | Concreto | Muros torre 1 eje 6 al 11 entre F - J apt 2201 - 2212 | 2025-10-24 | 2025-11-21 | 2025-11-24 | 28 | 27.6 | 36.5 | 132.2 | MURO | 28 | MURO-28-28 | 2026-10-22 | NUEVO | 2026-10-22 | 28 | 8.9
23472 - TERRA PPTO C (MANZANA 4) | M - 1330 | Outinord IND 1/2" | Concreto | Muros torre 1 eje 6 al 11 entre F - J apt 2201 - 2212 | 2025-10-24 | 2025-11-21 | 2025-11-24 | 28 | 27.6 | 36.2 | 131.2 | MURO | 28 | MURO-28-28 | 2026-10-22 | NUEVO | 2026-10-22 | 28 | 8.6
23472 - TERRA PPTO C (MANZANA 4) | M - 1330 | Outinord IND 1/2" | Concreto | Muros torre 1 eje 6 al 11 entre F - J apt 2201 - 2212 | 2025-10-24 | 2025-11-07 | 2025-11-12 | 14 | 27.6 | 30.3 | 109.8 | MURO | 28 | MURO-28-14 | 2026-10-22 | NUEVO | 2026-10-22 | 21.65 | 2.7
23472 - TERRA PPTO C (MANZANA 4) | M - 1330 | Outinord IND 1/2" | Concreto | Muros torre 1 eje 6 al 11 entre F - J apt 2201 - 2212 | 2025-10-24 | 2025-11-07 | 2025-11-12 | 14 | 27.6 | 30.5 | 110.5 | MURO | 28 | MURO-28-14 | 2026-10-22 | NUEVO | 2026-10-22 | 21.65 | 2.9
23472 - TERRA PPTO C (MANZANA 4) | M - 1330 | Outinord IND 1/2" | Concreto | Muros torre 1 eje 6 al 11 entre F - J apt 2201 - 2212 | 2025-10-24 | 2025-10-31 | 2025-11-05 | 7 | 27.6 | 24.4 | 88.4 | MURO | 28 | MURO-28-7 | 2026-10-22 | NUEVO | 2026-10-22 | 18.48 | -3.2
23472 - TERRA PPTO C (MANZANA 4) | M - 1330 | Outinord IND 1/2" | Concreto | Muros torre 1 eje 6 al 11 entre F - J apt 2201 - 2212 | 2025-10-24 | 2025-10-31 | 2025-11-05 | 7 | 27.6 | 23.7 | 85.9 | MURO | 28 | MURO-28-7 | 2026-10-22 | NUEVO | 2026-10-22 | 18.48 | -3.9
23472 - TERRA PPTO C (MANZANA 4) | M - 1330 | Outinord IND 1/2" | Concreto | Muros torre 1 eje 6 al 11 entre F - J apt 2201 - 2212 | 2025-10-24 | 2025-10-28 | 2025-10-31 | 4 | 27.6 | 20.4 | 73.9 | MURO | 28 | MURO-28-4 | 2026-10-22 | NUEVO | 2026-10-22 | 14.07 | -7.2
23472 - TERRA PPTO C (MANZANA 4) | M - 1330 | Outinord IND 1/2" | Concreto | Muros torre 1 eje 6 al 11 entre F - J apt 2201 - 2212 | 2025-10-24 | 2025-10-28 | 2025-10-31 | 4 | 27.6 | 20.1 | 72.8 | MURO | 28 | MURO-28-4 | 2026-10-22 | NUEVO | 2026-10-22 | 14.07 | -7.5
23472 - TERRA PPTO C (MANZANA 4) | M - 1333 | Outinord IND 1/2" | Concreto | Muros torre 1 eje 1 al 5 entre A - E apt 2204 - 2205 | 2025-10-27 | 2025-11-24 | 2025-11-26 | 28 | 27.6 | 34.4 | 124.6 | MURO | 28 | MURO-28-28 | 2026-10-22 | NUEVO | 2026-10-22 | 28 | 6.8
23472 - TERRA PPTO C (MANZANA 4) | M - 1333 | Outinord IND 1/2" | Concreto | Muros torre 1 eje 1 al 5 entre A - E apt 2204 - 2205 | 2025-10-27 | 2025-11-24 | 2025-11-26 | 28 | 27.6 | 34.7 | 125.7 | MURO | 28 | MURO-28-28 | 2026-10-22 | NUEVO | 2026-10-22 | 28 | 7.1
23472 - TERRA PPTO C (MANZANA 4) | M - 1333 | Outinord IND 1/2" | Concreto | Muros torre 1 eje 1 al 5 entre A - E apt 2204 - 2205 | 2025-10-27 | 2025-11-24 | 2025-11-26 | 28 | 27.6 | 33.8 | 122.5 | MURO | 28 | MURO-28-28 | 2026-10-22 | NUEVO | 2026-10-22 | 28 | 6.2
23472 - TERRA PPTO C (MANZANA 4) | M - 1333 | Outinord IND 1/2" | Concreto | Muros torre 1 eje 1 al 5 entre A - E apt 2204 - 2205 | 2025-10-27 | 2025-11-10 | 2025-11-12 | 14 | 27.6 | 28.5 | 103.3 | MURO | 28 | MURO-28-14 | 2026-10-22 | NUEVO | 2026-10-22 | 21.65 | 0.9
23472 - TERRA PPTO C (MANZANA 4) | M - 1333 | Outinord IND 1/2" | Concreto | Muros torre 1 eje 1 al 5 entre A - E apt 2204 - 2205 | 2025-10-27 | 2025-11-10 | 2025-11-12 | 14 | 27.6 | 27.8 | 100.7 | MURO | 28 | MURO-28-14 | 2026-10-22 | NUEVO | 2026-10-22 | 21.65 | 0.2
23472 - TERRA PPTO C (MANZANA 4) | M - 1333 | Outinord IND 1/2" | Concreto | Muros torre 1 eje 1 al 5 entre A - E apt 2204 - 2205 | 2025-10-27 | 2025-11-03 | 2025-11-05 | 7 | 27.6 | 24.1 | 87.3 | MURO | 28 | MURO-28-7 | 2026-10-22 | NUEVO | 2026-10-22 | 18.48 | -3.5
23472 - TERRA PPTO C (MANZANA 4) | M - 1333 | Outinord IND 1/2" | Concreto | Muros torre 1 eje 1 al 5 entre A - E apt 2204 - 2205 | 2025-10-27 | 2025-11-03 | 2025-11-05 | 7 | 27.6 | 23.7 | 85.9 | MURO | 28 | MURO-28-7 | 2026-10-22 | NUEVO | 2026-10-22 | 18.48 | -3.9
23472 - TERRA PPTO C (MANZANA 4) | M - 1333 | Outinord IND 1/2" | Concreto | Muros torre 1 eje 1 al 5 entre A - E apt 2204 - 2205 | 2025-10-27 | 2025-10-30 | 2025-11-05 | 3 | 27.6 | 20.4 | 73.9 | MURO | 28 | MURO-28-3 | 2026-10-22 | NUEVO | 2026-10-22 | 12.6 | -7.2
23472 - TERRA PPTO C (MANZANA 4) | M - 1333 | Outinord IND 1/2" | Concreto | Muros torre 1 eje 1 al 5 entre A - E apt 2204 - 2205 | 2025-10-27 | 2025-10-30 | 2025-11-05 | 3 | 27.6 | 20.5 | 74.3 | MURO | 28 | MURO-28-3 | 2026-10-22 | NUEVO | 2026-10-22 | 12.6 | -7.1
23472 - TERRA PPTO C (MANZANA 4) | M - 1336 | Outinord IND 1 / 2" | Concreto | Muros torre 1 eje 1 al 5 entre F - J apto 2202, 2203 y vigas de la escalera entre torres 2 y 3 V - 206, V - 207 N + 2.75 | 2025-10-28 | 2025-11-25 | 2025-11-26 | 28 | 27.6 | 40.4 | 146.4 | MURO | 28 | MURO-28-28 | 2026-10-22 | NUEVO | 2026-10-22 | 28 | 12.8
23472 - TERRA PPTO C (MANZANA 4) | M - 1336 | Outinord IND 1 / 2" | Concreto | Muros torre 1 eje 1 al 5 entre F - J apto 2202, 2203 y vigas de la escalera entre torres 2 y 3 V - 206, V - 207 N + 2.75 | 2025-10-28 | 2025-11-25 | 2025-11-26 | 28 | 27.6 | 39.6 | 143.5 | MURO | 28 | MURO-28-28 | 2026-10-22 | NUEVO | 2026-10-22 | 28 | 12
23472 - TERRA PPTO C (MANZANA 4) | M - 1336 | Outinord IND 1 / 2" | Concreto | Muros torre 1 eje 1 al 5 entre F - J apto 2202, 2203 y vigas de la escalera entre torres 2 y 3 V - 206, V - 207 N + 2.75 | 2025-10-28 | 2025-11-25 | 2025-11-26 | 28 | 27.6 | 40.2 | 145.7 | MURO | 28 | MURO-28-28 | 2026-10-22 | NUEVO | 2026-10-22 | 28 | 12.6
23472 - TERRA PPTO C (MANZANA 4) | M - 1336 | Outinord IND 1 / 2" | Concreto | Muros torre 1 eje 1 al 5 entre F - J apto 2202, 2203 y vigas de la escalera entre torres 2 y 3 V - 206, V - 207 N + 2.75 | 2025-10-28 | 2025-11-11 | 2025-11-12 | 14 | 27.6 | 33.5 | 121.4 | MURO | 28 | MURO-28-14 | 2026-10-22 | NUEVO | 2026-10-22 | 21.65 | 5.9
23472 - TERRA PPTO C (MANZANA 4) | M - 1336 | Outinord IND 1 / 2" | Concreto | Muros torre 1 eje 1 al 5 entre F - J apto 2202, 2203 y vigas de la escalera entre torres 2 y 3 V - 206, V - 207 N + 2.75 | 2025-10-28 | 2025-11-11 | 2025-11-12 | 14 | 27.6 | 33.1 | 119.9 | MURO | 28 | MURO-28-14 | 2026-10-22 | NUEVO | 2026-10-22 | 21.65 | 5.5
23472 - TERRA PPTO C (MANZANA 4) | M - 1336 | Outinord IND 1 / 2" | Concreto | Muros torre 1 eje 1 al 5 entre F - J apto 2202, 2203 y vigas de la escalera entre torres 2 y 3 V - 206, V - 207 N + 2.75 | 2025-10-28 | 2025-11-04 | 2025-11-06 | 7 | 27.6 | 29.2 | 105.8 | MURO | 28 | MURO-28-7 | 2026-10-22 | NUEVO | 2026-10-22 | 18.48 | 1.6
23472 - TERRA PPTO C (MANZANA 4) | M - 1336 | Outinord IND 1 / 2" | Concreto | Muros torre 1 eje 1 al 5 entre F - J apto 2202, 2203 y vigas de la escalera entre torres 2 y 3 V - 206, V - 207 N + 2.75 | 2025-10-28 | 2025-11-04 | 2025-11-06 | 7 | 27.6 | 29.6 | 107.2 | MURO | 28 | MURO-28-7 | 2026-10-22 | NUEVO | 2026-10-22 | 18.48 | 2
23472 - TERRA PPTO C (MANZANA 4) | M - 1336 | Outinord IND 1 / 2" | Concreto | Muros torre 1 eje 1 al 5 entre F - J apto 2202, 2203 y vigas de la escalera entre torres 2 y 3 V - 206, V - 207 N + 2.75 | 2025-10-28 | 2025-10-31 | 2025-11-05 | 3 | 27.6 | 25.1 | 90.9 | MURO | 28 | MURO-28-3 | 2026-10-22 | NUEVO | 2026-10-22 | 12.6 | -2.5
23472 - TERRA PPTO C (MANZANA 4) | M - 1336 | Outinord IND 1 / 2" | Concreto | Muros torre 1 eje 1 al 5 entre F - J apto 2202, 2203 y vigas de la escalera entre torres 2 y 3 V - 206, V - 207 N + 2.75 | 2025-10-28 | 2025-10-31 | 2025-11-05 | 3 | 27.6 | 24.8 | 89.9 | MURO | 28 | MURO-28-3 | 2026-10-22 | NUEVO | 2026-10-22 | 12.6 | -2.8
23472 - TERRA PPTO C (MANZANA 4) | M - 134 | Mortero pega Cemex | Concreto | Mamposteria salón comunal eje A al A´ entre 1 al 8 piso 4 y 5 y eje 1 entre A - C piso 4 y 5 | 2025-11-07 | 2025-12-05 | 2025-12-11 | 28 | 7.5 | 9.6 | 128 | AUTOCOMPAC | 21 | AUTOCOMPAC-21-28 | 2026-10-22 | NUEVO | 2026-10-22 |  | 2.1
23472 - TERRA PPTO C (MANZANA 4) | M - 134 | Mortero pega Cemex | Concreto | Mamposteria salón comunal eje A al A´ entre 1 al 8 piso 4 y 5 y eje 1 entre A - C piso 4 y 5 | 2025-11-07 | 2025-12-05 | 2025-12-11 | 28 | 7.5 | 9.9 | 132 | AUTOCOMPAC | 21 | AUTOCOMPAC-21-28 | 2026-10-22 | NUEVO | 2026-10-22 |  | 2.4
23472 - TERRA PPTO C (MANZANA 4) | M - 134 | Mortero pega Cemex | Concreto | Mamposteria salón comunal eje A al A´ entre 1 al 8 piso 4 y 5 y eje 1 entre A - C piso 4 y 5 | 2025-11-07 | 2025-12-05 | 2025-12-11 | 28 | 7.5 | 9.5 | 126.7 | AUTOCOMPAC | 21 | AUTOCOMPAC-21-28 | 2026-10-22 | NUEVO | 2026-10-22 |  | 2
23472 - TERRA PPTO C (MANZANA 4) | M - 134 | Mortero pega Cemex | Concreto | Mamposteria salón comunal eje A al A´ entre 1 al 8 piso 4 y 5 y eje 1 entre A - C piso 4 y 5 | 2025-11-07 | 2025-11-14 | 2025-11-19 | 7 | 7.5 | 7.9 | 105.3 | AUTOCOMPAC | 21 | AUTOCOMPAC-21-7 | 2026-10-22 | NUEVO | 2026-10-22 |  | 0.4
23472 - TERRA PPTO C (MANZANA 4) | M - 134 | Mortero pega Cemex | Concreto | Mamposteria salón comunal eje A al A´ entre 1 al 8 piso 4 y 5 y eje 1 entre A - C piso 4 y 5 | 2025-11-07 | 2025-11-14 | 2025-11-19 | 7 | 7.5 | 7.7 | 102.7 | AUTOCOMPAC | 21 | AUTOCOMPAC-21-7 | 2026-10-22 | NUEVO | 2026-10-22 |  | 0.2
23472 - TERRA PPTO C (MANZANA 4) | M - 1340 | Outinord IND 1/2" | Concreto | Muros torre1 eje 13 al 19 entre A - E apt 2308 - 2309 | 2025-10-29 | 2025-11-26 | 2025-11-28 | 28 | 27.6 | 44.6 | 161.6 | MURO | 28 | MURO-28-28 | 2026-10-22 | NUEVO | 2026-10-22 | 28 | 17
23472 - TERRA PPTO C (MANZANA 4) | M - 1340 | Outinord IND 1/2" | Concreto | Muros torre1 eje 13 al 19 entre A - E apt 2308 - 2309 | 2025-10-29 | 2025-11-26 | 2025-11-28 | 28 | 27.6 | 44.4 | 160.9 | MURO | 28 | MURO-28-28 | 2026-10-22 | NUEVO | 2026-10-22 | 28 | 16.8
23472 - TERRA PPTO C (MANZANA 4) | M - 1340 | Outinord IND 1/2" | Concreto | Muros torre1 eje 13 al 19 entre A - E apt 2308 - 2309 | 2025-10-29 | 2025-11-26 | 2025-11-28 | 28 | 27.6 | 43.4 | 157.2 | MURO | 28 | MURO-28-28 | 2026-10-22 | NUEVO | 2026-10-22 | 28 | 15.8
23472 - TERRA PPTO C (MANZANA 4) | M - 1340 | Outinord IND 1/2" | Concreto | Muros torre1 eje 13 al 19 entre A - E apt 2308 - 2309 | 2025-10-29 | 2025-11-12 | 2025-11-13 | 14 | 27.6 | 38.9 | 140.9 | MURO | 28 | MURO-28-14 | 2026-10-22 | NUEVO | 2026-10-22 | 21.65 | 11.3
23472 - TERRA PPTO C (MANZANA 4) | M - 1340 | Outinord IND 1/2" | Concreto | Muros torre1 eje 13 al 19 entre A - E apt 2308 - 2309 | 2025-10-29 | 2025-11-12 | 2025-11-13 | 14 | 27.6 | 38 | 137.7 | MURO | 28 | MURO-28-14 | 2026-10-22 | NUEVO | 2026-10-22 | 21.65 | 10.4
23472 - TERRA PPTO C (MANZANA 4) | M - 1340 | Outinord IND 1/2" | Concreto | Muros torre1 eje 13 al 19 entre A - E apt 2308 - 2309 | 2025-10-29 | 2025-11-05 | 2025-11-06 | 7 | 27.6 | 34.2 | 123.9 | MURO | 28 | MURO-28-7 | 2026-10-22 | NUEVO | 2026-10-22 | 18.48 | 6.6
23472 - TERRA PPTO C (MANZANA 4) | M - 1340 | Outinord IND 1/2" | Concreto | Muros torre1 eje 13 al 19 entre A - E apt 2308 - 2309 | 2025-10-29 | 2025-11-05 | 2025-11-06 | 7 | 27.6 | 33.8 | 122.5 | MURO | 28 | MURO-28-7 | 2026-10-22 | NUEVO | 2026-10-22 | 18.48 | 6.2
23472 - TERRA PPTO C (MANZANA 4) | M - 1340 | Outinord IND 1/2" | Concreto | Muros torre1 eje 13 al 19 entre A - E apt 2308 - 2309 | 2025-10-29 | 2025-11-01 | 2025-11-05 | 3 | 27.6 | 29.1 | 105.4 | MURO | 28 | MURO-28-3 | 2026-10-22 | NUEVO | 2026-10-22 | 12.6 | 1.5
23472 - TERRA PPTO C (MANZANA 4) | M - 1340 | Outinord IND 1/2" | Concreto | Muros torre1 eje 13 al 19 entre A - E apt 2308 - 2309 | 2025-10-29 | 2025-11-01 | 2025-11-05 | 3 | 27.6 | 28.6 | 103.6 | MURO | 28 | MURO-28-3 | 2026-10-22 | NUEVO | 2026-10-22 | 12.6 | 1
23472 - TERRA PPTO C (MANZANA 4) | M - 1342 | Outinord IND 1/2" | Concreto | Muros torre 1 eje 14 al 19 entre F - J apt 2310 | 2025-10-30 | 2025-11-27 | 2025-11-28 | 28 | 27.6 | 33.1 | 119.9 | MURO | 28 | MURO-28-28 | 2026-10-22 | NUEVO | 2026-10-22 | 28 | 5.5
23472 - TERRA PPTO C (MANZANA 4) | M - 1342 | Outinord IND 1/2" | Concreto | Muros torre 1 eje 14 al 19 entre F - J apt 2310 | 2025-10-30 | 2025-11-27 | 2025-11-28 | 28 | 27.6 | 33.5 | 121.4 | MURO | 28 | MURO-28-28 | 2026-10-22 | NUEVO | 2026-10-22 | 28 | 5.9
23472 - TERRA PPTO C (MANZANA 4) | M - 1342 | Outinord IND 1/2" | Concreto | Muros torre 1 eje 14 al 19 entre F - J apt 2310 | 2025-10-30 | 2025-11-27 | 2025-11-28 | 28 | 27.6 | 32.8 | 118.8 | MURO | 28 | MURO-28-28 | 2026-10-22 | NUEVO | 2026-10-22 | 28 | 5.2
23472 - TERRA PPTO C (MANZANA 4) | M - 1342 | Outinord IND 1/2" | Concreto | Muros torre 1 eje 14 al 19 entre F - J apt 2310 | 2025-10-30 | 2025-11-13 | 2025-11-14 | 14 | 27.6 | 27.6 | 100 | MURO | 28 | MURO-28-14 | 2026-10-22 | NUEVO | 2026-10-22 | 21.65 | 0
23472 - TERRA PPTO C (MANZANA 4) | M - 1342 | Outinord IND 1/2" | Concreto | Muros torre 1 eje 14 al 19 entre F - J apt 2310 | 2025-10-30 | 2025-11-13 | 2025-11-14 | 14 | 27.6 | 27.9 | 101.1 | MURO | 28 | MURO-28-14 | 2026-10-22 | NUEVO | 2026-10-22 | 21.65 | 0.3
23472 - TERRA PPTO C (MANZANA 4) | M - 1342 | Outinord IND 1/2" | Concreto | Muros torre 1 eje 14 al 19 entre F - J apt 2310 | 2025-10-30 | 2025-11-06 | 2025-11-12 | 7 | 27.6 | 24.9 | 90.2 | MURO | 28 | MURO-28-7 | 2026-10-22 | NUEVO | 2026-10-22 | 18.48 | -2.7
23472 - TERRA PPTO C (MANZANA 4) | M - 1342 | Outinord IND 1/2" | Concreto | Muros torre 1 eje 14 al 19 entre F - J apt 2310 | 2025-10-30 | 2025-11-06 | 2025-11-12 | 7 | 27.6 | 24.4 | 88.4 | MURO | 28 | MURO-28-7 | 2026-10-22 | NUEVO | 2026-10-22 | 18.48 | -3.2
23472 - TERRA PPTO C (MANZANA 4) | M - 1342 | Outinord IND 1/2" | Concreto | Muros torre 1 eje 14 al 19 entre F - J apt 2310 | 2025-10-30 | 2025-11-02 | 2025-11-05 | 3 | 27.6 | 21.8 | 79 | MURO | 28 | MURO-28-3 | 2026-10-22 | NUEVO | 2026-10-22 | 12.6 | -5.8
23472 - TERRA PPTO C (MANZANA 4) | M - 1342 | Outinord IND 1/2" | Concreto | Muros torre 1 eje 14 al 19 entre F - J apt 2310 | 2025-10-30 | 2025-11-02 | 2025-11-05 | 3 | 27.6 | 21.7 | 78.6 | MURO | 28 | MURO-28-3 | 2026-10-22 | NUEVO | 2026-10-22 | 12.6 | -5.9
23472 - TERRA PPTO C (MANZANA 4) | M - 1344 | Outinord IND 1/2" | Concreto | Muros torre 1 eje 12 al 14 entre F – J apto 2311 y los muros eje 6 entre A – C, 8 / A -C, 9 – A, 11 – A, 12 – AC entre torres 2 y 3 | 2025-10-31 | 2025-11-28 | 2025-12-03 | 28 | 27.6 | 41.7 | 151.1 | MURO | 28 | MURO-28-28 | 2026-10-22 | NUEVO | 2026-10-22 | 28 | 14.1
23472 - TERRA PPTO C (MANZANA 4) | M - 1344 | Outinord IND 1/2" | Concreto | Muros torre 1 eje 12 al 14 entre F – J apto 2311 y los muros eje 6 entre A – C, 8 / A -C, 9 – A, 11 – A, 12 – AC entre torres 2 y 3 | 2025-10-31 | 2025-11-28 | 2025-12-03 | 28 | 27.6 | 42.2 | 152.9 | MURO | 28 | MURO-28-28 | 2026-10-22 | NUEVO | 2026-10-22 | 28 | 14.6
23472 - TERRA PPTO C (MANZANA 4) | M - 1344 | Outinord IND 1/2" | Concreto | Muros torre 1 eje 12 al 14 entre F – J apto 2311 y los muros eje 6 entre A – C, 8 / A -C, 9 – A, 11 – A, 12 – AC entre torres 2 y 3 | 2025-10-31 | 2025-11-28 | 2025-12-03 | 28 | 27.6 | 41.3 | 149.6 | MURO | 28 | MURO-28-28 | 2026-10-22 | NUEVO | 2026-10-22 | 28 | 13.7
23472 - TERRA PPTO C (MANZANA 4) | M - 1344 | Outinord IND 1/2" | Concreto | Muros torre 1 eje 12 al 14 entre F – J apto 2311 y los muros eje 6 entre A – C, 8 / A -C, 9 – A, 11 – A, 12 – AC entre torres 2 y 3 | 2025-10-31 | 2025-11-14 | 2025-11-19 | 14 | 27.6 | 35.9 | 130.1 | MURO | 28 | MURO-28-14 | 2026-10-22 | NUEVO | 2026-10-22 | 21.65 | 8.3
23472 - TERRA PPTO C (MANZANA 4) | M - 1344 | Outinord IND 1/2" | Concreto | Muros torre 1 eje 12 al 14 entre F – J apto 2311 y los muros eje 6 entre A – C, 8 / A -C, 9 – A, 11 – A, 12 – AC entre torres 2 y 3 | 2025-10-31 | 2025-11-14 | 2025-11-19 | 14 | 27.6 | 34.8 | 126.1 | MURO | 28 | MURO-28-14 | 2026-10-22 | NUEVO | 2026-10-22 | 21.65 | 7.2
23472 - TERRA PPTO C (MANZANA 4) | M - 1344 | Outinord IND 1/2" | Concreto | Muros torre 1 eje 12 al 14 entre F – J apto 2311 y los muros eje 6 entre A – C, 8 / A -C, 9 – A, 11 – A, 12 – AC entre torres 2 y 3 | 2025-10-31 | 2025-11-07 | 2025-11-12 | 7 | 27.6 | 31.4 | 113.8 | MURO | 28 | MURO-28-7 | 2026-10-22 | NUEVO | 2026-10-22 | 18.48 | 3.8
23472 - TERRA PPTO C (MANZANA 4) | M - 1344 | Outinord IND 1/2" | Concreto | Muros torre 1 eje 12 al 14 entre F – J apto 2311 y los muros eje 6 entre A – C, 8 / A -C, 9 – A, 11 – A, 12 – AC entre torres 2 y 3 | 2025-10-31 | 2025-11-07 | 2025-11-12 | 7 | 27.6 | 30.3 | 109.8 | MURO | 28 | MURO-28-7 | 2026-10-22 | NUEVO | 2026-10-22 | 18.48 | 2.7
23472 - TERRA PPTO C (MANZANA 4) | M - 1344 | Outinord IND 1/2" | Concreto | Muros torre 1 eje 12 al 14 entre F – J apto 2311 y los muros eje 6 entre A – C, 8 / A -C, 9 – A, 11 – A, 12 – AC entre torres 2 y 3 | 2025-10-31 | 2025-11-04 | 2025-11-06 | 4 | 27.6 | 26.2 | 94.9 | MURO | 28 | MURO-28-4 | 2026-10-22 | NUEVO | 2026-10-22 | 14.07 | -1.4
23472 - TERRA PPTO C (MANZANA 4) | M - 1344 | Outinord IND 1/2" | Concreto | Muros torre 1 eje 12 al 14 entre F – J apto 2311 y los muros eje 6 entre A – C, 8 / A -C, 9 – A, 11 – A, 12 – AC entre torres 2 y 3 | 2025-10-31 | 2025-11-04 | 2025-11-06 | 4 | 27.6 | 25.3 | 91.7 | MURO | 28 | MURO-28-4 | 2026-10-22 | NUEVO | 2026-10-22 | 14.07 | -2.3
23472 - TERRA PPTO C (MANZANA 4) | M - 1346 | Outinord IND 1/2" | Concreto | Muros torre 1 eje 6 al 11 entre A – E apto 2306, 2307 y muro divisorio eje 8 entre H – J, 9 – J, 11 – J, apto 2301, 2312 | 2025-11-01 | 2025-11-29 | 2025-12-03 | 28 | 27.6 | 37.9 | 137.3 | MURO | 28 | MURO-28-28 | 2026-10-22 | NUEVO | 2026-10-22 | 28 | 10.3
23472 - TERRA PPTO C (MANZANA 4) | M - 1346 | Outinord IND 1/2" | Concreto | Muros torre 1 eje 6 al 11 entre A – E apto 2306, 2307 y muro divisorio eje 8 entre H – J, 9 – J, 11 – J, apto 2301, 2312 | 2025-11-01 | 2025-11-29 | 2025-12-03 | 28 | 27.6 | 38.5 | 139.5 | MURO | 28 | MURO-28-28 | 2026-10-22 | NUEVO | 2026-10-22 | 28 | 10.9
23472 - TERRA PPTO C (MANZANA 4) | M - 1346 | Outinord IND 1/2" | Concreto | Muros torre 1 eje 6 al 11 entre A – E apto 2306, 2307 y muro divisorio eje 8 entre H – J, 9 – J, 11 – J, apto 2301, 2312 | 2025-11-01 | 2025-11-29 | 2025-12-03 | 28 | 27.6 | 37.6 | 136.2 | MURO | 28 | MURO-28-28 | 2026-10-22 | NUEVO | 2026-10-22 | 28 | 10
23472 - TERRA PPTO C (MANZANA 4) | M - 1346 | Outinord IND 1/2" | Concreto | Muros torre 1 eje 6 al 11 entre A – E apto 2306, 2307 y muro divisorio eje 8 entre H – J, 9 – J, 11 – J, apto 2301, 2312 | 2025-11-01 | 2025-11-15 | 2025-11-19 | 14 | 27.6 | 32.6 | 118.1 | MURO | 28 | MURO-28-14 | 2026-10-22 | NUEVO | 2026-10-22 | 21.65 | 5
23472 - TERRA PPTO C (MANZANA 4) | M - 1346 | Outinord IND 1/2" | Concreto | Muros torre 1 eje 6 al 11 entre A – E apto 2306, 2307 y muro divisorio eje 8 entre H – J, 9 – J, 11 – J, apto 2301, 2312 | 2025-11-01 | 2025-11-15 | 2025-11-19 | 14 | 27.6 | 31.4 | 113.8 | MURO | 28 | MURO-28-14 | 2026-10-22 | NUEVO | 2026-10-22 | 21.65 | 3.8
23472 - TERRA PPTO C (MANZANA 4) | M - 1346 | Outinord IND 1/2" | Concreto | Muros torre 1 eje 6 al 11 entre A – E apto 2306, 2307 y muro divisorio eje 8 entre H – J, 9 – J, 11 – J, apto 2301, 2312 | 2025-11-01 | 2025-11-08 | 2025-11-12 | 7 | 27.6 | 27.8 | 100.7 | MURO | 28 | MURO-28-7 | 2026-10-22 | NUEVO | 2026-10-22 | 18.48 | 0.2
23472 - TERRA PPTO C (MANZANA 4) | M - 1346 | Outinord IND 1/2" | Concreto | Muros torre 1 eje 6 al 11 entre A – E apto 2306, 2307 y muro divisorio eje 8 entre H – J, 9 – J, 11 – J, apto 2301, 2312 | 2025-11-01 | 2025-11-08 | 2025-11-12 | 7 | 27.6 | 26.8 | 97.1 | MURO | 28 | MURO-28-7 | 2026-10-22 | NUEVO | 2026-10-22 | 18.48 | -0.8
23472 - TERRA PPTO C (MANZANA 4) | M - 1346 | Outinord IND 1/2" | Concreto | Muros torre 1 eje 6 al 11 entre A – E apto 2306, 2307 y muro divisorio eje 8 entre H – J, 9 – J, 11 – J, apto 2301, 2312 | 2025-11-01 | 2025-11-04 | 2025-11-06 | 3 | 27.6 | 22.7 | 82.2 | MURO | 28 | MURO-28-3 | 2026-10-22 | NUEVO | 2026-10-22 | 12.6 | -4.9
23472 - TERRA PPTO C (MANZANA 4) | M - 1346 | Outinord IND 1/2" | Concreto | Muros torre 1 eje 6 al 11 entre A – E apto 2306, 2307 y muro divisorio eje 8 entre H – J, 9 – J, 11 – J, apto 2301, 2312 | 2025-11-01 | 2025-11-04 | 2025-11-06 | 3 | 27.6 | 22 | 79.7 | MURO | 28 | MURO-28-3 | 2026-10-22 | NUEVO | 2026-10-22 | 12.6 | -5.6
23472 - TERRA PPTO C (MANZANA 4) | M - 1348 | Outinord IND 1 / 2" | Concreto | Muros torre 1 eje 6 al 12 entre F - J aptos 2301 , 2312 | 2025-11-04 | 2025-12-02 | 2025-12-03 | 28 | 27.6 | 35.4 | 128.3 | MURO | 28 | MURO-28-28 | 2026-10-22 | NUEVO | 2026-10-22 | 28 | 7.8
23472 - TERRA PPTO C (MANZANA 4) | M - 1348 | Outinord IND 1 / 2" | Concreto | Muros torre 1 eje 6 al 12 entre F - J aptos 2301 , 2312 | 2025-11-04 | 2025-12-02 | 2025-12-03 | 28 | 27.6 | 34.8 | 126.1 | MURO | 28 | MURO-28-28 | 2026-10-22 | NUEVO | 2026-10-22 | 28 | 7.2
23472 - TERRA PPTO C (MANZANA 4) | M - 1348 | Outinord IND 1 / 2" | Concreto | Muros torre 1 eje 6 al 12 entre F - J aptos 2301 , 2312 | 2025-11-04 | 2025-12-02 | 2025-12-03 | 28 | 27.6 | 35.7 | 129.3 | MURO | 28 | MURO-28-28 | 2026-10-22 | NUEVO | 2026-10-22 | 28 | 8.1
23472 - TERRA PPTO C (MANZANA 4) | M - 1348 | Outinord IND 1 / 2" | Concreto | Muros torre 1 eje 6 al 12 entre F - J aptos 2301 , 2312 | 2025-11-04 | 2025-11-18 | 2025-11-20 | 14 | 27.6 | 30.4 | 110.1 | MURO | 28 | MURO-28-14 | 2026-10-22 | NUEVO | 2026-10-22 | 21.65 | 2.8
23472 - TERRA PPTO C (MANZANA 4) | M - 1348 | Outinord IND 1 / 2" | Concreto | Muros torre 1 eje 6 al 12 entre F - J aptos 2301 , 2312 | 2025-11-04 | 2025-11-18 | 2025-11-20 | 14 | 27.6 | 30 | 108.7 | MURO | 28 | MURO-28-14 | 2026-10-22 | NUEVO | 2026-10-22 | 21.65 | 2.4
23472 - TERRA PPTO C (MANZANA 4) | M - 1348 | Outinord IND 1 / 2" | Concreto | Muros torre 1 eje 6 al 12 entre F - J aptos 2301 , 2312 | 2025-11-04 | 2025-11-11 | 2025-11-12 | 7 | 27.6 | 25.5 | 92.4 | MURO | 28 | MURO-28-7 | 2026-10-22 | NUEVO | 2026-10-22 | 18.48 | -2.1
23472 - TERRA PPTO C (MANZANA 4) | M - 1348 | Outinord IND 1 / 2" | Concreto | Muros torre 1 eje 6 al 12 entre F - J aptos 2301 , 2312 | 2025-11-04 | 2025-11-11 | 2025-11-12 | 7 | 27.6 | 24.7 | 89.5 | MURO | 28 | MURO-28-7 | 2026-10-22 | NUEVO | 2026-10-22 | 18.48 | -2.9
23472 - TERRA PPTO C (MANZANA 4) | M - 1348 | Outinord IND 1 / 2" | Concreto | Muros torre 1 eje 6 al 12 entre F - J aptos 2301 , 2312 | 2025-11-04 | 2025-11-07 | 2025-11-12 | 3 | 27.6 | 17.5 | 63.4 | MURO | 28 | MURO-28-3 | 2026-10-22 | NUEVO | 2026-10-22 | 12.6 | -10.1
23472 - TERRA PPTO C (MANZANA 4) | M - 1348 | Outinord IND 1 / 2" | Concreto | Muros torre 1 eje 6 al 12 entre F - J aptos 2301 , 2312 | 2025-11-04 | 2025-11-07 | 2025-11-12 | 3 | 27.6 | 16.7 | 60.5 | MURO | 28 | MURO-28-3 | 2026-10-22 | NUEVO | 2026-10-22 | 12.6 | -10.9
23472 - TERRA PPTO C (MANZANA 4) | M - 135 | Mortero pega Cemex | Concreto | Mamposteria torre 1 eje A entre 1 al 19 apt 1504 - 1505 - 1506 - 1507 - 1508 - 1509 | 2025-11-07 | 2025-12-05 | 2025-12-11 | 28 | 7.5 | 8.7 | 116 | AUTOCOMPAC | 21 | AUTOCOMPAC-21-28 | 2026-10-22 | NUEVO | 2026-10-22 |  | 1.2
23472 - TERRA PPTO C (MANZANA 4) | M - 135 | Mortero pega Cemex | Concreto | Mamposteria torre 1 eje A entre 1 al 19 apt 1504 - 1505 - 1506 - 1507 - 1508 - 1509 | 2025-11-07 | 2025-12-05 | 2025-12-11 | 28 | 7.5 | 8.4 | 112 | AUTOCOMPAC | 21 | AUTOCOMPAC-21-28 | 2026-10-22 | NUEVO | 2026-10-22 |  | 0.9
23472 - TERRA PPTO C (MANZANA 4) | M - 135 | Mortero pega Cemex | Concreto | Mamposteria torre 1 eje A entre 1 al 19 apt 1504 - 1505 - 1506 - 1507 - 1508 - 1509 | 2025-11-07 | 2025-12-05 | 2025-12-11 | 28 | 7.5 | 8.2 | 109.3 | AUTOCOMPAC | 21 | AUTOCOMPAC-21-28 | 2026-10-22 | NUEVO | 2026-10-22 |  | 0.7
23472 - TERRA PPTO C (MANZANA 4) | M - 135 | Mortero pega Cemex | Concreto | Mamposteria torre 1 eje A entre 1 al 19 apt 1504 - 1505 - 1506 - 1507 - 1508 - 1509 | 2025-11-07 | 2025-11-14 | 2025-11-19 | 7 | 7.5 | 6.8 | 90.7 | AUTOCOMPAC | 21 | AUTOCOMPAC-21-7 | 2026-10-22 | NUEVO | 2026-10-22 |  | -0.7
23472 - TERRA PPTO C (MANZANA 4) | M - 135 | Mortero pega Cemex | Concreto | Mamposteria torre 1 eje A entre 1 al 19 apt 1504 - 1505 - 1506 - 1507 - 1508 - 1509 | 2025-11-07 | 2025-11-14 | 2025-11-19 | 7 | 7.5 | 6.4 | 85.3 | AUTOCOMPAC | 21 | AUTOCOMPAC-21-7 | 2026-10-22 | NUEVO | 2026-10-22 |  | -1.1
23472 - TERRA PPTO C (MANZANA 4) | M - 1352 | Outinord IND 1/2" | Concreto | Muros torre 1 eje 1 al 5 entre F – J apto 2302, 2303 | 2025-11-06 | 2025-12-04 | 2025-12-10 | 28 | 27.6 | 36.1 | 130.8 | MURO | 28 | MURO-28-28 | 2026-10-22 | NUEVO | 2026-10-22 | 28 | 8.5
23472 - TERRA PPTO C (MANZANA 4) | M - 1352 | Outinord IND 1/2" | Concreto | Muros torre 1 eje 1 al 5 entre F – J apto 2302, 2303 | 2025-11-06 | 2025-12-04 | 2025-12-10 | 28 | 27.6 | 36.2 | 131.2 | MURO | 28 | MURO-28-28 | 2026-10-22 | NUEVO | 2026-10-22 | 28 | 8.6
23472 - TERRA PPTO C (MANZANA 4) | M - 1352 | Outinord IND 1/2" | Concreto | Muros torre 1 eje 1 al 5 entre F – J apto 2302, 2303 | 2025-11-06 | 2025-12-04 | 2025-12-10 | 28 | 27.6 | 35 | 126.8 | MURO | 28 | MURO-28-28 | 2026-10-22 | NUEVO | 2026-10-22 | 28 | 7.4
23472 - TERRA PPTO C (MANZANA 4) | M - 1352 | Outinord IND 1/2" | Concreto | Muros torre 1 eje 1 al 5 entre F – J apto 2302, 2303 | 2025-11-06 | 2025-11-20 | 2025-11-24 | 14 | 27.6 | 31.6 | 114.5 | MURO | 28 | MURO-28-14 | 2026-10-22 | NUEVO | 2026-10-22 | 21.65 | 4
23472 - TERRA PPTO C (MANZANA 4) | M - 1352 | Outinord IND 1/2" | Concreto | Muros torre 1 eje 1 al 5 entre F – J apto 2302, 2303 | 2025-11-06 | 2025-11-20 | 2025-11-24 | 14 | 27.6 | 30.5 | 110.5 | MURO | 28 | MURO-28-14 | 2026-10-22 | NUEVO | 2026-10-22 | 21.65 | 2.9
23472 - TERRA PPTO C (MANZANA 4) | M - 1352 | Outinord IND 1/2" | Concreto | Muros torre 1 eje 1 al 5 entre F – J apto 2302, 2303 | 2025-11-06 | 2025-11-13 | 2025-11-14 | 7 | 27.6 | 19.3 | 69.9 | MURO | 28 | MURO-28-7 | 2026-10-22 | NUEVO | 2026-10-22 | 18.48 | -8.3
23472 - TERRA PPTO C (MANZANA 4) | M - 1352 | Outinord IND 1/2" | Concreto | Muros torre 1 eje 1 al 5 entre F – J apto 2302, 2303 | 2025-11-06 | 2025-11-13 | 2025-11-14 | 7 | 27.6 | 18.4 | 66.7 | MURO | 28 | MURO-28-7 | 2026-10-22 | NUEVO | 2026-10-22 | 18.48 | -9.2
23472 - TERRA PPTO C (MANZANA 4) | M - 1352 | Outinord IND 1/2" | Concreto | Muros torre 1 eje 1 al 5 entre F – J apto 2302, 2303 | 2025-11-06 | 2025-11-09 | 2025-11-12 | 3 | 27.6 | 13 | 47.1 | MURO | 28 | MURO-28-3 | 2026-10-22 | NUEVO | 2026-10-22 | 12.6 | -14.6
23472 - TERRA PPTO C (MANZANA 4) | M - 1352 | Outinord IND 1/2" | Concreto | Muros torre 1 eje 1 al 5 entre F – J apto 2302, 2303 | 2025-11-06 | 2025-11-09 | 2025-11-12 | 3 | 27.6 | 12.5 | 45.3 | MURO | 28 | MURO-28-3 | 2026-10-22 | NUEVO | 2026-10-22 | 12.6 | -15.1
23472 - TERRA PPTO C (MANZANA 4) | M - 1354 | Outinord IND 1/2" | Concreto | Muros torre 1 eje 16 al 19 entre A - E apt 2409 y muro divisorio de sala y baño ejes 14 entre A - E, 15 al 16 entre B - C y 14 al 16 entre E apt 2408 | 2025-11-08 | 2025-12-06 | 2025-12-11 | 28 | 27.6 | 43.9 | 159.1 | MURO | 28 | MURO-28-28 | 2026-10-22 | NUEVO | 2026-10-22 | 28 | 16.3
23472 - TERRA PPTO C (MANZANA 4) | M - 1354 | Outinord IND 1/2" | Concreto | Muros torre 1 eje 16 al 19 entre A - E apt 2409 y muro divisorio de sala y baño ejes 14 entre A - E, 15 al 16 entre B - C y 14 al 16 entre E apt 2408 | 2025-11-08 | 2025-12-06 | 2025-12-11 | 28 | 27.6 | 42.5 | 154 | MURO | 28 | MURO-28-28 | 2026-10-22 | NUEVO | 2026-10-22 | 28 | 14.9
23472 - TERRA PPTO C (MANZANA 4) | M - 1354 | Outinord IND 1/2" | Concreto | Muros torre 1 eje 16 al 19 entre A - E apt 2409 y muro divisorio de sala y baño ejes 14 entre A - E, 15 al 16 entre B - C y 14 al 16 entre E apt 2408 | 2025-11-08 | 2025-12-06 | 2025-12-11 | 28 | 27.6 | 43 | 155.8 | MURO | 28 | MURO-28-28 | 2026-10-22 | NUEVO | 2026-10-22 | 28 | 15.4
23472 - TERRA PPTO C (MANZANA 4) | M - 1354 | Outinord IND 1/2" | Concreto | Muros torre 1 eje 16 al 19 entre A - E apt 2409 y muro divisorio de sala y baño ejes 14 entre A - E, 15 al 16 entre B - C y 14 al 16 entre E apt 2408 | 2025-11-08 | 2025-11-22 | 2025-11-24 | 14 | 27.6 | 35.8 | 129.7 | MURO | 28 | MURO-28-14 | 2026-10-22 | NUEVO | 2026-10-22 | 21.65 | 8.2
23472 - TERRA PPTO C (MANZANA 4) | M - 1354 | Outinord IND 1/2" | Concreto | Muros torre 1 eje 16 al 19 entre A - E apt 2409 y muro divisorio de sala y baño ejes 14 entre A - E, 15 al 16 entre B - C y 14 al 16 entre E apt 2408 | 2025-11-08 | 2025-11-22 | 2025-11-24 | 14 | 27.6 | 35.5 | 128.6 | MURO | 28 | MURO-28-14 | 2026-10-22 | NUEVO | 2026-10-22 | 21.65 | 7.9
23472 - TERRA PPTO C (MANZANA 4) | M - 1354 | Outinord IND 1/2" | Concreto | Muros torre 1 eje 16 al 19 entre A - E apt 2409 y muro divisorio de sala y baño ejes 14 entre A - E, 15 al 16 entre B - C y 14 al 16 entre E apt 2408 | 2025-11-08 | 2025-11-15 | 2025-11-19 | 7 | 27.6 | 30.9 | 112 | MURO | 28 | MURO-28-7 | 2026-10-22 | NUEVO | 2026-10-22 | 18.48 | 3.3
23472 - TERRA PPTO C (MANZANA 4) | M - 1354 | Outinord IND 1/2" | Concreto | Muros torre 1 eje 16 al 19 entre A - E apt 2409 y muro divisorio de sala y baño ejes 14 entre A - E, 15 al 16 entre B - C y 14 al 16 entre E apt 2408 | 2025-11-08 | 2025-11-15 | 2025-11-19 | 7 | 27.6 | 29.7 | 107.6 | MURO | 28 | MURO-28-7 | 2026-10-22 | NUEVO | 2026-10-22 | 18.48 | 2.1
23472 - TERRA PPTO C (MANZANA 4) | M - 1354 | Outinord IND 1/2" | Concreto | Muros torre 1 eje 16 al 19 entre A - E apt 2409 y muro divisorio de sala y baño ejes 14 entre A - E, 15 al 16 entre B - C y 14 al 16 entre E apt 2408 | 2025-11-08 | 2025-11-11 | 2025-11-13 | 3 | 27.6 | 19.8 | 71.7 | MURO | 28 | MURO-28-3 | 2026-10-22 | NUEVO | 2026-10-22 | 12.6 | -7.8
23472 - TERRA PPTO C (MANZANA 4) | M - 1354 | Outinord IND 1/2" | Concreto | Muros torre 1 eje 16 al 19 entre A - E apt 2409 y muro divisorio de sala y baño ejes 14 entre A - E, 15 al 16 entre B - C y 14 al 16 entre E apt 2408 | 2025-11-08 | 2025-11-11 | 2025-11-13 | 3 | 27.6 | 19.9 | 72.1 | MURO | 28 | MURO-28-3 | 2026-10-22 | NUEVO | 2026-10-22 | 12.6 | -7.7
23472 - TERRA PPTO C (MANZANA 4) | M - 1358 | Outinord IND 1/2" | Concreto | Muros torre 1 eje 6 al 11 entre A – E apt 2406 – 2407 y muro divisorio de sala de estar eje 15 entre 1-J apt 2411 | 2025-11-12 | 2025-12-10 | 2025-12-12 | 28 | 27.6 | 41.8 | 151.4 | MURO | 28 | MURO-28-28 | 2026-10-22 | NUEVO | 2026-10-22 | 28 | 14.2
23472 - TERRA PPTO C (MANZANA 4) | M - 1358 | Outinord IND 1/2" | Concreto | Muros torre 1 eje 6 al 11 entre A – E apt 2406 – 2407 y muro divisorio de sala de estar eje 15 entre 1-J apt 2411 | 2025-11-12 | 2025-12-10 | 2025-12-12 | 28 | 27.6 | 42.9 | 155.4 | MURO | 28 | MURO-28-28 | 2026-10-22 | NUEVO | 2026-10-22 | 28 | 15.3
23472 - TERRA PPTO C (MANZANA 4) | M - 1358 | Outinord IND 1/2" | Concreto | Muros torre 1 eje 6 al 11 entre A – E apt 2406 – 2407 y muro divisorio de sala de estar eje 15 entre 1-J apt 2411 | 2025-11-12 | 2025-12-10 | 2025-12-12 | 28 | 27.6 | 41.4 | 150 | MURO | 28 | MURO-28-28 | 2026-10-22 | NUEVO | 2026-10-22 | 28 | 13.8
23472 - TERRA PPTO C (MANZANA 4) | M - 1358 | Outinord IND 1/2" | Concreto | Muros torre 1 eje 6 al 11 entre A – E apt 2406 – 2407 y muro divisorio de sala de estar eje 15 entre 1-J apt 2411 | 2025-11-12 | 2025-11-26 | 2025-11-28 | 14 | 27.6 | 37.2 | 134.8 | MURO | 28 | MURO-28-14 | 2026-10-22 | NUEVO | 2026-10-22 | 21.65 | 9.6
23472 - TERRA PPTO C (MANZANA 4) | M - 1358 | Outinord IND 1/2" | Concreto | Muros torre 1 eje 6 al 11 entre A – E apt 2406 – 2407 y muro divisorio de sala de estar eje 15 entre 1-J apt 2411 | 2025-11-12 | 2025-11-26 | 2025-11-28 | 14 | 27.6 | 36.9 | 133.7 | MURO | 28 | MURO-28-14 | 2026-10-22 | NUEVO | 2026-10-22 | 21.65 | 9.3
23472 - TERRA PPTO C (MANZANA 4) | M - 1358 | Outinord IND 1/2" | Concreto | Muros torre 1 eje 6 al 11 entre A – E apt 2406 – 2407 y muro divisorio de sala de estar eje 15 entre 1-J apt 2411 | 2025-11-12 | 2025-11-19 | 2025-11-20 | 7 | 27.6 | 32.5 | 117.8 | MURO | 28 | MURO-28-7 | 2026-10-22 | NUEVO | 2026-10-22 | 18.48 | 4.9
23472 - TERRA PPTO C (MANZANA 4) | M - 1358 | Outinord IND 1/2" | Concreto | Muros torre 1 eje 6 al 11 entre A – E apt 2406 – 2407 y muro divisorio de sala de estar eje 15 entre 1-J apt 2411 | 2025-11-12 | 2025-11-19 | 2025-11-20 | 7 | 27.6 | 31.3 | 113.4 | MURO | 28 | MURO-28-7 | 2026-10-22 | NUEVO | 2026-10-22 | 18.48 | 3.7
23472 - TERRA PPTO C (MANZANA 4) | M - 1358 | Outinord IND 1/2" | Concreto | Muros torre 1 eje 6 al 11 entre A – E apt 2406 – 2407 y muro divisorio de sala de estar eje 15 entre 1-J apt 2411 | 2025-11-12 | 2025-11-15 | 2025-11-19 | 3 | 27.6 | 29.5 | 106.9 | MURO | 28 | MURO-28-3 | 2026-10-22 | NUEVO | 2026-10-22 | 12.6 | 1.9
23472 - TERRA PPTO C (MANZANA 4) | M - 1358 | Outinord IND 1/2" | Concreto | Muros torre 1 eje 6 al 11 entre A – E apt 2406 – 2407 y muro divisorio de sala de estar eje 15 entre 1-J apt 2411 | 2025-11-12 | 2025-11-15 | 2025-11-19 | 3 | 27.6 | 28.6 | 103.6 | MURO | 28 | MURO-28-3 | 2026-10-22 | NUEVO | 2026-10-22 | 12.6 | 1
23472 - TERRA PPTO C (MANZANA 4) | M - 136 | Mortero pega Cemex | Concreto | Mamposteria tore 1 eje A entre 1 al 19 apt 1604 - 1605 - 1606 - 1607 - 1608 - 1609 | 2025-11-07 | 2025-12-05 | 2025-12-11 | 28 | 7.5 | 8.1 | 108 | AUTOCOMPAC | 21 | AUTOCOMPAC-21-28 | 2026-10-22 | NUEVO | 2026-10-22 |  | 0.6
23472 - TERRA PPTO C (MANZANA 4) | M - 136 | Mortero pega Cemex | Concreto | Mamposteria tore 1 eje A entre 1 al 19 apt 1604 - 1605 - 1606 - 1607 - 1608 - 1609 | 2025-11-07 | 2025-12-05 | 2025-12-11 | 28 | 7.5 | 7.9 | 105.3 | AUTOCOMPAC | 21 | AUTOCOMPAC-21-28 | 2026-10-22 | NUEVO | 2026-10-22 |  | 0.4
23472 - TERRA PPTO C (MANZANA 4) | M - 136 | Mortero pega Cemex | Concreto | Mamposteria tore 1 eje A entre 1 al 19 apt 1604 - 1605 - 1606 - 1607 - 1608 - 1609 | 2025-11-07 | 2025-12-05 | 2025-12-11 | 28 | 7.5 | 7.6 | 101.3 | AUTOCOMPAC | 21 | AUTOCOMPAC-21-28 | 2026-10-22 | NUEVO | 2026-10-22 |  | 0.1
23472 - TERRA PPTO C (MANZANA 4) | M - 136 | Mortero pega Cemex | Concreto | Mamposteria tore 1 eje A entre 1 al 19 apt 1604 - 1605 - 1606 - 1607 - 1608 - 1609 | 2025-11-07 | 2025-11-14 | 2025-11-19 | 7 | 7.5 | 5.8 | 77.3 | AUTOCOMPAC | 21 | AUTOCOMPAC-21-7 | 2026-10-22 | NUEVO | 2026-10-22 |  | -1.7
23472 - TERRA PPTO C (MANZANA 4) | M - 136 | Mortero pega Cemex | Concreto | Mamposteria tore 1 eje A entre 1 al 19 apt 1604 - 1605 - 1606 - 1607 - 1608 - 1609 | 2025-11-07 | 2025-11-14 | 2025-11-19 | 7 | 7.5 | 5.4 | 72 | AUTOCOMPAC | 21 | AUTOCOMPAC-21-7 | 2026-10-22 | NUEVO | 2026-10-22 |  | -2.1
23472 - TERRA PPTO C (MANZANA 4) | M - 1360 | Outinord IND 1/2" | Concreto | Muros torre 1 eje 6 al 11 entre F – J apt 2401, 2412 y muro divisorio sala de estar eje 9 entre A apt 2406 | 2025-11-13 | 2025-12-11 | 2025-12-12 | 28 | 27.6 | 38 | 137.7 | MURO | 28 | MURO-28-28 | 2026-10-22 | NUEVO | 2026-10-22 | 28 | 10.4
23472 - TERRA PPTO C (MANZANA 4) | M - 1360 | Outinord IND 1/2" | Concreto | Muros torre 1 eje 6 al 11 entre F – J apt 2401, 2412 y muro divisorio sala de estar eje 9 entre A apt 2406 | 2025-11-13 | 2025-12-11 | 2025-12-12 | 28 | 27.6 | 39.3 | 142.4 | MURO | 28 | MURO-28-28 | 2026-10-22 | NUEVO | 2026-10-22 | 28 | 11.7
23472 - TERRA PPTO C (MANZANA 4) | M - 1360 | Outinord IND 1/2" | Concreto | Muros torre 1 eje 6 al 11 entre F – J apt 2401, 2412 y muro divisorio sala de estar eje 9 entre A apt 2406 | 2025-11-13 | 2025-12-11 | 2025-12-12 | 28 | 27.6 | 38.4 | 139.1 | MURO | 28 | MURO-28-28 | 2026-10-22 | NUEVO | 2026-10-22 | 28 | 10.8
23472 - TERRA PPTO C (MANZANA 4) | M - 1360 | Outinord IND 1/2" | Concreto | Muros torre 1 eje 6 al 11 entre F – J apt 2401, 2412 y muro divisorio sala de estar eje 9 entre A apt 2406 | 2025-11-13 | 2025-11-27 | 2025-11-28 | 14 | 27.6 | 34 | 123.2 | MURO | 28 | MURO-28-14 | 2026-10-22 | NUEVO | 2026-10-22 | 21.65 | 6.4
23472 - TERRA PPTO C (MANZANA 4) | M - 1360 | Outinord IND 1/2" | Concreto | Muros torre 1 eje 6 al 11 entre F – J apt 2401, 2412 y muro divisorio sala de estar eje 9 entre A apt 2406 | 2025-11-13 | 2025-11-27 | 2025-11-28 | 14 | 27.6 | 34.4 | 124.6 | MURO | 28 | MURO-28-14 | 2026-10-22 | NUEVO | 2026-10-22 | 21.65 | 6.8
23472 - TERRA PPTO C (MANZANA 4) | M - 1360 | Outinord IND 1/2" | Concreto | Muros torre 1 eje 6 al 11 entre F – J apt 2401, 2412 y muro divisorio sala de estar eje 9 entre A apt 2406 | 2025-11-13 | 2025-11-20 | 2025-11-24 | 7 | 27.6 | 31.1 | 112.7 | MURO | 28 | MURO-28-7 | 2026-10-22 | NUEVO | 2026-10-22 | 18.48 | 3.5
23472 - TERRA PPTO C (MANZANA 4) | M - 1360 | Outinord IND 1/2" | Concreto | Muros torre 1 eje 6 al 11 entre F – J apt 2401, 2412 y muro divisorio sala de estar eje 9 entre A apt 2406 | 2025-11-13 | 2025-11-20 | 2025-11-24 | 7 | 27.6 | 30.6 | 110.9 | MURO | 28 | MURO-28-7 | 2026-10-22 | NUEVO | 2026-10-22 | 18.48 | 3
23472 - TERRA PPTO C (MANZANA 4) | M - 1360 | Outinord IND 1/2" | Concreto | Muros torre 1 eje 6 al 11 entre F – J apt 2401, 2412 y muro divisorio sala de estar eje 9 entre A apt 2406 | 2025-11-13 | 2025-11-16 | 2025-11-19 | 3 | 27.6 | 26.2 | 94.9 | MURO | 28 | MURO-28-3 | 2026-10-22 | NUEVO | 2026-10-22 | 12.6 | -1.4
23472 - TERRA PPTO C (MANZANA 4) | M - 1360 | Outinord IND 1/2" | Concreto | Muros torre 1 eje 6 al 11 entre F – J apt 2401, 2412 y muro divisorio sala de estar eje 9 entre A apt 2406 | 2025-11-13 | 2025-11-16 | 2025-11-19 | 3 | 27.6 | 25.7 | 93.1 | MURO | 28 | MURO-28-3 | 2026-10-22 | NUEVO | 2026-10-22 | 12.6 | -1.9
23472 - TERRA PPTO C (MANZANA 4) | M - 1361 | Outinord IND 1/2" | Concreto | Muros torre 1 eje 1 al 5 entre A - E apt 2404, 2405 y muro divisorio alcoba eje 6 entre I - J apt 2402 | 2025-11-14 | 2025-12-12 | 2025-12-16 | 28 | 27.6 | 33 | 119.6 | MURO | 28 | MURO-28-28 | 2026-10-22 | NUEVO | 2026-10-22 | 28 | 5.4
23472 - TERRA PPTO C (MANZANA 4) | M - 1361 | Outinord IND 1/2" | Concreto | Muros torre 1 eje 1 al 5 entre A - E apt 2404, 2405 y muro divisorio alcoba eje 6 entre I - J apt 2402 | 2025-11-14 | 2025-12-12 | 2025-12-16 | 28 | 27.6 | 33.3 | 120.7 | MURO | 28 | MURO-28-28 | 2026-10-22 | NUEVO | 2026-10-22 | 28 | 5.7
23472 - TERRA PPTO C (MANZANA 4) | M - 1361 | Outinord IND 1/2" | Concreto | Muros torre 1 eje 1 al 5 entre A - E apt 2404, 2405 y muro divisorio alcoba eje 6 entre I - J apt 2402 | 2025-11-14 | 2025-12-12 | 2025-12-16 | 28 | 27.6 | 33.5 | 121.4 | MURO | 28 | MURO-28-28 | 2026-10-22 | NUEVO | 2026-10-22 | 28 | 5.9
23472 - TERRA PPTO C (MANZANA 4) | M - 1361 | Outinord IND 1/2" | Concreto | Muros torre 1 eje 1 al 5 entre A - E apt 2404, 2405 y muro divisorio alcoba eje 6 entre I - J apt 2402 | 2025-11-14 | 2025-11-28 | 2025-12-03 | 14 | 27.6 | 29.5 | 106.9 | MURO | 28 | MURO-28-14 | 2026-10-22 | NUEVO | 2026-10-22 | 21.65 | 1.9
23472 - TERRA PPTO C (MANZANA 4) | M - 1361 | Outinord IND 1/2" | Concreto | Muros torre 1 eje 1 al 5 entre A - E apt 2404, 2405 y muro divisorio alcoba eje 6 entre I - J apt 2402 | 2025-11-14 | 2025-11-28 | 2025-12-03 | 14 | 27.6 | 28.8 | 104.3 | MURO | 28 | MURO-28-14 | 2026-10-22 | NUEVO | 2026-10-22 | 21.65 | 1.2
23472 - TERRA PPTO C (MANZANA 4) | M - 1361 | Outinord IND 1/2" | Concreto | Muros torre 1 eje 1 al 5 entre A - E apt 2404, 2405 y muro divisorio alcoba eje 6 entre I - J apt 2402 | 2025-11-14 | 2025-11-21 | 2025-11-24 | 7 | 27.6 | 24.9 | 90.2 | MURO | 28 | MURO-28-7 | 2026-10-22 | NUEVO | 2026-10-22 | 18.48 | -2.7
23472 - TERRA PPTO C (MANZANA 4) | M - 1361 | Outinord IND 1/2" | Concreto | Muros torre 1 eje 1 al 5 entre A - E apt 2404, 2405 y muro divisorio alcoba eje 6 entre I - J apt 2402 | 2025-11-14 | 2025-11-21 | 2025-11-24 | 7 | 27.6 | 26.1 | 94.6 | MURO | 28 | MURO-28-7 | 2026-10-22 | NUEVO | 2026-10-22 | 18.48 | -1.5
23472 - TERRA PPTO C (MANZANA 4) | M - 1361 | Outinord IND 1/2" | Concreto | Muros torre 1 eje 1 al 5 entre A - E apt 2404, 2405 y muro divisorio alcoba eje 6 entre I - J apt 2402 | 2025-11-14 | 2025-11-18 | 2025-11-24 | 4 | 27.6 | 22.1 | 80.1 | MURO | 28 | MURO-28-4 | 2026-10-22 | NUEVO | 2026-10-22 | 14.07 | -5.5
23472 - TERRA PPTO C (MANZANA 4) | M - 1361 | Outinord IND 1/2" | Concreto | Muros torre 1 eje 1 al 5 entre A - E apt 2404, 2405 y muro divisorio alcoba eje 6 entre I - J apt 2402 | 2025-11-14 | 2025-11-18 | 2025-11-24 | 4 | 27.6 | 21.4 | 77.5 | MURO | 28 | MURO-28-4 | 2026-10-22 | NUEVO | 2026-10-22 | 14.07 | -6.2
23472 - TERRA PPTO C (MANZANA 4) | M - 1364 | Outinord IND 1/2" | Concreto | Muros de la escalera entre Torres 2 y 3 N + 5.95 al N + 9.25 | 2025-11-21 | 2025-12-19 | 2025-12-23 | 28 | 27.6 | 37.5 | 135.9 | MURO | 28 | MURO-28-28 | 2026-10-22 | NUEVO | 2026-10-22 | 28 | 9.9
23472 - TERRA PPTO C (MANZANA 4) | M - 1364 | Outinord IND 1/2" | Concreto | Muros de la escalera entre Torres 2 y 3 N + 5.95 al N + 9.25 | 2025-11-21 | 2025-12-19 | 2025-12-23 | 28 | 27.6 | 36.8 | 133.3 | MURO | 28 | MURO-28-28 | 2026-10-22 | NUEVO | 2026-10-22 | 28 | 9.2
23472 - TERRA PPTO C (MANZANA 4) | M - 1364 | Outinord IND 1/2" | Concreto | Muros de la escalera entre Torres 2 y 3 N + 5.95 al N + 9.25 | 2025-11-21 | 2025-12-19 | 2025-12-23 | 28 | 27.6 | 37.1 | 134.4 | MURO | 28 | MURO-28-28 | 2026-10-22 | NUEVO | 2026-10-22 | 28 | 9.5
23472 - TERRA PPTO C (MANZANA 4) | M - 1364 | Outinord IND 1/2" | Concreto | Muros de la escalera entre Torres 2 y 3 N + 5.95 al N + 9.25 | 2025-11-21 | 2025-12-05 | 2025-12-11 | 14 | 27.6 | 32.6 | 118.1 | MURO | 28 | MURO-28-14 | 2026-10-22 | NUEVO | 2026-10-22 | 21.65 | 5
23472 - TERRA PPTO C (MANZANA 4) | M - 1364 | Outinord IND 1/2" | Concreto | Muros de la escalera entre Torres 2 y 3 N + 5.95 al N + 9.25 | 2025-11-21 | 2025-12-05 | 2025-12-11 | 14 | 27.6 | 31.9 | 115.6 | MURO | 28 | MURO-28-14 | 2026-10-22 | NUEVO | 2026-10-22 | 21.65 | 4.3
23472 - TERRA PPTO C (MANZANA 4) | M - 1364 | Outinord IND 1/2" | Concreto | Muros de la escalera entre Torres 2 y 3 N + 5.95 al N + 9.25 | 2025-11-21 | 2025-11-28 | 2025-12-03 | 7 | 27.6 | 27.9 | 101.1 | MURO | 28 | MURO-28-7 | 2026-10-22 | NUEVO | 2026-10-22 | 18.48 | 0.3
23472 - TERRA PPTO C (MANZANA 4) | M - 1364 | Outinord IND 1/2" | Concreto | Muros de la escalera entre Torres 2 y 3 N + 5.95 al N + 9.25 | 2025-11-21 | 2025-11-28 | 2025-12-03 | 7 | 27.6 | 27.2 | 98.6 | MURO | 28 | MURO-28-7 | 2026-10-22 | NUEVO | 2026-10-22 | 18.48 | -0.4
23472 - TERRA PPTO C (MANZANA 4) | M - 1364 | Outinord IND 1/2" | Concreto | Muros de la escalera entre Torres 2 y 3 N + 5.95 al N + 9.25 | 2025-11-21 | 2025-11-25 | 2025-11-28 | 4 | 27.6 | 26.2 | 94.9 | MURO | 28 | MURO-28-4 | 2026-10-22 | NUEVO | 2026-10-22 | 14.07 | -1.4
23472 - TERRA PPTO C (MANZANA 4) | M - 1364 | Outinord IND 1/2" | Concreto | Muros de la escalera entre Torres 2 y 3 N + 5.95 al N + 9.25 | 2025-11-21 | 2025-11-25 | 2025-11-28 | 4 | 27.6 | 25.8 | 93.5 | MURO | 28 | MURO-28-4 | 2026-10-22 | NUEVO | 2026-10-22 | 14.07 | -1.8
23472 - TERRA PPTO C (MANZANA 4) | M - 1367 | Outinord IND 1 / 2 " | Concreto | Muros cubierta torre 1 escalera costado oriental eje 17 al 19 entre D - G | 2025-11-24 | 2025-12-22 | 2025-12-23 | 28 | 27.6 | 37.5 | 135.9 | MURO | 28 | MURO-28-28 | 2026-10-22 | NUEVO | 2026-10-22 | 28 | 9.9
23472 - TERRA PPTO C (MANZANA 4) | M - 1367 | Outinord IND 1 / 2 " | Concreto | Muros cubierta torre 1 escalera costado oriental eje 17 al 19 entre D - G | 2025-11-24 | 2025-12-22 | 2025-12-23 | 28 | 27.6 | 38.8 | 140.6 | MURO | 28 | MURO-28-28 | 2026-10-22 | NUEVO | 2026-10-22 | 28 | 11.2
23472 - TERRA PPTO C (MANZANA 4) | M - 1367 | Outinord IND 1 / 2 " | Concreto | Muros cubierta torre 1 escalera costado oriental eje 17 al 19 entre D - G | 2025-11-24 | 2025-12-22 | 2025-12-23 | 28 | 27.6 | 37.7 | 136.6 | MURO | 28 | MURO-28-28 | 2026-10-22 | NUEVO | 2026-10-22 | 28 | 10.1
23472 - TERRA PPTO C (MANZANA 4) | M - 1367 | Outinord IND 1 / 2 " | Concreto | Muros cubierta torre 1 escalera costado oriental eje 17 al 19 entre D - G | 2025-11-24 | 2025-12-08 | 2025-12-11 | 14 | 27.6 | 30.6 | 110.9 | MURO | 28 | MURO-28-14 | 2026-10-22 | NUEVO | 2026-10-22 | 21.65 | 3
23472 - TERRA PPTO C (MANZANA 4) | M - 1367 | Outinord IND 1 / 2 " | Concreto | Muros cubierta torre 1 escalera costado oriental eje 17 al 19 entre D - G | 2025-11-24 | 2025-12-08 | 2025-12-11 | 14 | 27.6 | 29.4 | 106.5 | MURO | 28 | MURO-28-14 | 2026-10-22 | NUEVO | 2026-10-22 | 21.65 | 1.8
23472 - TERRA PPTO C (MANZANA 4) | M - 1367 | Outinord IND 1 / 2 " | Concreto | Muros cubierta torre 1 escalera costado oriental eje 17 al 19 entre D - G | 2025-11-24 | 2025-12-01 | 2025-12-03 | 7 | 27.6 | 24.3 | 88 | MURO | 28 | MURO-28-7 | 2026-10-22 | NUEVO | 2026-10-22 | 18.48 | -3.3
23472 - TERRA PPTO C (MANZANA 4) | M - 1367 | Outinord IND 1 / 2 " | Concreto | Muros cubierta torre 1 escalera costado oriental eje 17 al 19 entre D - G | 2025-11-24 | 2025-12-01 | 2025-12-03 | 7 | 27.6 | 23.1 | 83.7 | MURO | 28 | MURO-28-7 | 2026-10-22 | NUEVO | 2026-10-22 | 18.48 | -4.5
23472 - TERRA PPTO C (MANZANA 4) | M - 1367 | Outinord IND 1 / 2 " | Concreto | Muros cubierta torre 1 escalera costado oriental eje 17 al 19 entre D - G | 2025-11-24 | 2025-11-27 | 2025-12-03 | 3 | 27.6 | 19.8 | 71.7 | MURO | 28 | MURO-28-3 | 2026-10-22 | NUEVO | 2026-10-22 | 12.6 | -7.8
23472 - TERRA PPTO C (MANZANA 4) | M - 1367 | Outinord IND 1 / 2 " | Concreto | Muros cubierta torre 1 escalera costado oriental eje 17 al 19 entre D - G | 2025-11-24 | 2025-11-27 | 2025-12-03 | 3 | 27.6 | 18.8 | 68.1 | MURO | 28 | MURO-28-3 | 2026-10-22 | NUEVO | 2026-10-22 | 12.6 | -8.8
23472 - TERRA PPTO C (MANZANA 4) | M - 137 | Mortero pega Cemex | Concreto | Mamposteria torre 1 eje J entre 1 al 19 apt 1601 - 1602 - 1603 - 1610 - 1611 - 1612 | 2025-11-07 | 2025-12-05 | 2025-12-11 | 28 | 7.5 | 8.2 | 109.3 | AUTOCOMPAC | 21 | AUTOCOMPAC-21-28 | 2026-10-22 | NUEVO | 2026-10-22 |  | 0.7
23472 - TERRA PPTO C (MANZANA 4) | M - 137 | Mortero pega Cemex | Concreto | Mamposteria torre 1 eje J entre 1 al 19 apt 1601 - 1602 - 1603 - 1610 - 1611 - 1612 | 2025-11-07 | 2025-12-05 | 2025-12-11 | 28 | 7.5 | 8.1 | 108 | AUTOCOMPAC | 21 | AUTOCOMPAC-21-28 | 2026-10-22 | NUEVO | 2026-10-22 |  | 0.6
23472 - TERRA PPTO C (MANZANA 4) | M - 137 | Mortero pega Cemex | Concreto | Mamposteria torre 1 eje J entre 1 al 19 apt 1601 - 1602 - 1603 - 1610 - 1611 - 1612 | 2025-11-07 | 2025-12-05 | 2025-12-11 | 28 | 7.5 | 8 | 106.7 | AUTOCOMPAC | 21 | AUTOCOMPAC-21-28 | 2026-10-22 | NUEVO | 2026-10-22 |  | 0.5
23472 - TERRA PPTO C (MANZANA 4) | M - 137 | Mortero pega Cemex | Concreto | Mamposteria torre 1 eje J entre 1 al 19 apt 1601 - 1602 - 1603 - 1610 - 1611 - 1612 | 2025-11-07 | 2025-11-14 | 2025-11-19 | 7 | 7.5 | 6 | 80 | AUTOCOMPAC | 21 | AUTOCOMPAC-21-7 | 2026-10-22 | NUEVO | 2026-10-22 |  | -1.5
23472 - TERRA PPTO C (MANZANA 4) | M - 137 | Mortero pega Cemex | Concreto | Mamposteria torre 1 eje J entre 1 al 19 apt 1601 - 1602 - 1603 - 1610 - 1611 - 1612 | 2025-11-07 | 2025-11-14 | 2025-11-19 | 7 | 7.5 | 6.5 | 86.7 | AUTOCOMPAC | 21 | AUTOCOMPAC-21-7 | 2026-10-22 | NUEVO | 2026-10-22 |  | -1
23472 - TERRA PPTO C (MANZANA 4) | M - 1370 | Outinord IND 1 / 2 " | Concreto | Vigas de acople cubierta torre 1 y muros M - 28 ( 2 ) M - 32 M - 15 ( 2 ) M - 18 ( 2 ) eje D entre 7 al 13 muros foso ascensor | 2025-11-28 | 2025-12-26 | 2026-01-05 | 28 | 41.4 | 62.5 | 151 | MURO | 48 | MURO-48-28 | 2026-10-22 | NUEVO | 2026-10-22 | 48 | 21.1
23472 - TERRA PPTO C (MANZANA 4) | M - 1370 | Outinord IND 1 / 2 " | Concreto | Vigas de acople cubierta torre 1 y muros M - 28 ( 2 ) M - 32 M - 15 ( 2 ) M - 18 ( 2 ) eje D entre 7 al 13 muros foso ascensor | 2025-11-28 | 2025-12-26 | 2026-01-05 | 28 | 41.4 | 60.8 | 146.9 | MURO | 48 | MURO-48-28 | 2026-10-22 | NUEVO | 2026-10-22 | 48 | 19.4
23472 - TERRA PPTO C (MANZANA 4) | M - 1370 | Outinord IND 1 / 2 " | Concreto | Vigas de acople cubierta torre 1 y muros M - 28 ( 2 ) M - 32 M - 15 ( 2 ) M - 18 ( 2 ) eje D entre 7 al 13 muros foso ascensor | 2025-11-28 | 2025-12-26 | 2026-01-05 | 28 | 41.4 | 61.7 | 149 | MURO | 48 | MURO-48-28 | 2026-10-22 | NUEVO | 2026-10-22 | 48 | 20.3
23472 - TERRA PPTO C (MANZANA 4) | M - 1370 | Outinord IND 1 / 2 " | Concreto | Vigas de acople cubierta torre 1 y muros M - 28 ( 2 ) M - 32 M - 15 ( 2 ) M - 18 ( 2 ) eje D entre 7 al 13 muros foso ascensor | 2025-11-28 | 2025-12-12 | 2025-12-16 | 14 | 41.4 | 55.2 | 133.3 | MURO | 48 | MURO-48-14 | 2026-10-22 | NUEVO | 2026-10-22 | 37.12 | 13.8
23472 - TERRA PPTO C (MANZANA 4) | M - 1370 | Outinord IND 1 / 2 " | Concreto | Vigas de acople cubierta torre 1 y muros M - 28 ( 2 ) M - 32 M - 15 ( 2 ) M - 18 ( 2 ) eje D entre 7 al 13 muros foso ascensor | 2025-11-28 | 2025-12-12 | 2025-12-16 | 14 | 41.4 | 55.8 | 134.8 | MURO | 48 | MURO-48-14 | 2026-10-22 | NUEVO | 2026-10-22 | 37.12 | 14.4
23472 - TERRA PPTO C (MANZANA 4) | M - 1370 | Outinord IND 1 / 2 " | Concreto | Vigas de acople cubierta torre 1 y muros M - 28 ( 2 ) M - 32 M - 15 ( 2 ) M - 18 ( 2 ) eje D entre 7 al 13 muros foso ascensor | 2025-11-28 | 2025-12-05 | 2025-12-11 | 7 | 41.4 | 49.5 | 119.6 | MURO | 48 | MURO-48-7 | 2026-10-22 | NUEVO | 2026-10-22 | 31.68 | 8.1
23472 - TERRA PPTO C (MANZANA 4) | M - 1370 | Outinord IND 1 / 2 " | Concreto | Vigas de acople cubierta torre 1 y muros M - 28 ( 2 ) M - 32 M - 15 ( 2 ) M - 18 ( 2 ) eje D entre 7 al 13 muros foso ascensor | 2025-11-28 | 2025-12-05 | 2025-12-11 | 7 | 41.4 | 50.2 | 121.3 | MURO | 48 | MURO-48-7 | 2026-10-22 | NUEVO | 2026-10-22 | 31.68 | 8.8
23472 - TERRA PPTO C (MANZANA 4) | M - 1370 | Outinord IND 1 / 2 " | Concreto | Vigas de acople cubierta torre 1 y muros M - 28 ( 2 ) M - 32 M - 15 ( 2 ) M - 18 ( 2 ) eje D entre 7 al 13 muros foso ascensor | 2025-11-28 | 2025-12-02 | 2025-12-10 | 4 | 41.4 | 41.4 | 100 | MURO | 48 | MURO-48-4 | 2026-10-22 | NUEVO | 2026-10-22 | 24.12 | 0
23472 - TERRA PPTO C (MANZANA 4) | M - 1370 | Outinord IND 1 / 2 " | Concreto | Vigas de acople cubierta torre 1 y muros M - 28 ( 2 ) M - 32 M - 15 ( 2 ) M - 18 ( 2 ) eje D entre 7 al 13 muros foso ascensor | 2025-11-28 | 2025-12-02 | 2025-12-10 | 4 | 41.4 | 41.8 | 101 | MURO | 48 | MURO-48-4 | 2026-10-22 | NUEVO | 2026-10-22 | 24.12 | 0.4
23472 - TERRA PPTO C (MANZANA 4) | M - 1372 | Outinord IND 1 / 2" | Concreto | Salón comunal 2 columnetas materas tipo 1 eje 8 al 10 entre C – E y bordillos de la matera tipo 1 eje 8 al 9 entre A – B N + 1.50 | 2025-12-01 | 2025-12-29 | 2026-01-05 | 28 | 27.6 | 37.7 | 136.6 | AUTOCOMPAC | 28 | AUTOCOMPAC-28-28 | 2026-10-22 | NUEVO | 2026-10-22 | 28 | 10.1
23472 - TERRA PPTO C (MANZANA 4) | M - 1372 | Outinord IND 1 / 2" | Concreto | Salón comunal 2 columnetas materas tipo 1 eje 8 al 10 entre C – E y bordillos de la matera tipo 1 eje 8 al 9 entre A – B N + 1.50 | 2025-12-01 | 2025-12-29 | 2026-01-05 | 28 | 27.6 | 36.8 | 133.3 | AUTOCOMPAC | 28 | AUTOCOMPAC-28-28 | 2026-10-22 | NUEVO | 2026-10-22 | 28 | 9.2
23472 - TERRA PPTO C (MANZANA 4) | M - 1372 | Outinord IND 1 / 2" | Concreto | Salón comunal 2 columnetas materas tipo 1 eje 8 al 10 entre C – E y bordillos de la matera tipo 1 eje 8 al 9 entre A – B N + 1.50 | 2025-12-01 | 2025-12-29 | 2026-01-05 | 28 | 27.6 | 37 | 134.1 | AUTOCOMPAC | 28 | AUTOCOMPAC-28-28 | 2026-10-22 | NUEVO | 2026-10-22 | 28 | 9.4
23472 - TERRA PPTO C (MANZANA 4) | M - 1372 | Outinord IND 1 / 2" | Concreto | Salón comunal 2 columnetas materas tipo 1 eje 8 al 10 entre C – E y bordillos de la matera tipo 1 eje 8 al 9 entre A – B N + 1.50 | 2025-12-01 | 2025-12-15 | 2025-12-16 | 14 | 27.6 | 32.3 | 117 | AUTOCOMPAC | 28 | AUTOCOMPAC-28-14 | 2026-10-22 | NUEVO | 2026-10-22 | 21.65 | 4.7
23472 - TERRA PPTO C (MANZANA 4) | M - 1372 | Outinord IND 1 / 2" | Concreto | Salón comunal 2 columnetas materas tipo 1 eje 8 al 10 entre C – E y bordillos de la matera tipo 1 eje 8 al 9 entre A – B N + 1.50 | 2025-12-01 | 2025-12-15 | 2025-12-16 | 14 | 27.6 | 33.3 | 120.7 | AUTOCOMPAC | 28 | AUTOCOMPAC-28-14 | 2026-10-22 | NUEVO | 2026-10-22 | 21.65 | 5.7
23472 - TERRA PPTO C (MANZANA 4) | M - 1372 | Outinord IND 1 / 2" | Concreto | Salón comunal 2 columnetas materas tipo 1 eje 8 al 10 entre C – E y bordillos de la matera tipo 1 eje 8 al 9 entre A – B N + 1.50 | 2025-12-01 | 2025-12-08 | 2025-12-11 | 7 | 27.6 | 28.6 | 103.6 | AUTOCOMPAC | 28 | AUTOCOMPAC-28-7 | 2026-10-22 | NUEVO | 2026-10-22 | 18.48 | 1
23472 - TERRA PPTO C (MANZANA 4) | M - 1372 | Outinord IND 1 / 2" | Concreto | Salón comunal 2 columnetas materas tipo 1 eje 8 al 10 entre C – E y bordillos de la matera tipo 1 eje 8 al 9 entre A – B N + 1.50 | 2025-12-01 | 2025-12-08 | 2025-12-11 | 7 | 27.6 | 28 | 101.4 | AUTOCOMPAC | 28 | AUTOCOMPAC-28-7 | 2026-10-22 | NUEVO | 2026-10-22 | 18.48 | 0.4
23472 - TERRA PPTO C (MANZANA 4) | M - 1372 | Outinord IND 1 / 2" | Concreto | Salón comunal 2 columnetas materas tipo 1 eje 8 al 10 entre C – E y bordillos de la matera tipo 1 eje 8 al 9 entre A – B N + 1.50 | 2025-12-01 | 2025-12-04 | 2025-12-11 | 3 | 27.6 | 22.7 | 82.2 | AUTOCOMPAC | 28 | AUTOCOMPAC-28-3 | 2026-10-22 | NUEVO | 2026-10-22 | 12.6 | -4.9
23472 - TERRA PPTO C (MANZANA 4) | M - 1372 | Outinord IND 1 / 2" | Concreto | Salón comunal 2 columnetas materas tipo 1 eje 8 al 10 entre C – E y bordillos de la matera tipo 1 eje 8 al 9 entre A – B N + 1.50 | 2025-12-01 | 2025-12-04 | 2025-12-11 | 3 | 27.6 | 23 | 83.3 | AUTOCOMPAC | 28 | AUTOCOMPAC-28-3 | 2026-10-22 | NUEVO | 2026-10-22 | 12.6 | -4.6
23472 - TERRA PPTO C (MANZANA 4) | M - 1373 | Outinord IND 1 / 2" | Concreto | Vigas de acople torre 1 eje 6 entre 7 al 13 | 2025-12-01 | 2025-12-29 | 2026-01-05 | 28 | 41.4 | 53.3 | 128.7 | AUTOCOMPAC | 48 | AUTOCOMPAC-48-28 | 2026-10-22 | NUEVO | 2026-10-22 | 48 | 11.9
23472 - TERRA PPTO C (MANZANA 4) | M - 1373 | Outinord IND 1 / 2" | Concreto | Vigas de acople torre 1 eje 6 entre 7 al 13 | 2025-12-01 | 2025-12-29 | 2026-01-05 | 28 | 41.4 | 54.2 | 130.9 | AUTOCOMPAC | 48 | AUTOCOMPAC-48-28 | 2026-10-22 | NUEVO | 2026-10-22 | 48 | 12.8
23472 - TERRA PPTO C (MANZANA 4) | M - 1373 | Outinord IND 1 / 2" | Concreto | Vigas de acople torre 1 eje 6 entre 7 al 13 | 2025-12-01 | 2025-12-29 | 2026-01-05 | 28 | 41.4 | 52.7 | 127.3 | AUTOCOMPAC | 48 | AUTOCOMPAC-48-28 | 2026-10-22 | NUEVO | 2026-10-22 | 48 | 11.3
23472 - TERRA PPTO C (MANZANA 4) | M - 1373 | Outinord IND 1 / 2" | Concreto | Vigas de acople torre 1 eje 6 entre 7 al 13 | 2025-12-01 | 2025-12-15 | 2025-12-16 | 14 | 41.4 | 48.3 | 116.7 | AUTOCOMPAC | 48 | AUTOCOMPAC-48-14 | 2026-10-22 | NUEVO | 2026-10-22 | 37.12 | 6.9
23472 - TERRA PPTO C (MANZANA 4) | M - 1373 | Outinord IND 1 / 2" | Concreto | Vigas de acople torre 1 eje 6 entre 7 al 13 | 2025-12-01 | 2025-12-15 | 2025-12-16 | 14 | 41.4 | 47 | 113.5 | AUTOCOMPAC | 48 | AUTOCOMPAC-48-14 | 2026-10-22 | NUEVO | 2026-10-22 | 37.12 | 5.6
23472 - TERRA PPTO C (MANZANA 4) | M - 1373 | Outinord IND 1 / 2" | Concreto | Vigas de acople torre 1 eje 6 entre 7 al 13 | 2025-12-01 | 2025-12-08 | 2025-12-11 | 7 | 41.4 | 41.3 | 99.8 | AUTOCOMPAC | 48 | AUTOCOMPAC-48-7 | 2026-10-22 | NUEVO | 2026-10-22 | 31.68 | -0.1
23472 - TERRA PPTO C (MANZANA 4) | M - 1373 | Outinord IND 1 / 2" | Concreto | Vigas de acople torre 1 eje 6 entre 7 al 13 | 2025-12-01 | 2025-12-08 | 2025-12-11 | 7 | 41.4 | 40 | 96.6 | AUTOCOMPAC | 48 | AUTOCOMPAC-48-7 | 2026-10-22 | NUEVO | 2026-10-22 | 31.68 | -1.4
23472 - TERRA PPTO C (MANZANA 4) | M - 1373 | Outinord IND 1 / 2" | Concreto | Vigas de acople torre 1 eje 6 entre 7 al 13 | 2025-12-01 | 2025-12-04 | 2025-12-11 | 3 | 41.4 | 34.8 | 84.1 | AUTOCOMPAC | 48 | AUTOCOMPAC-48-3 | 2026-10-22 | NUEVO | 2026-10-22 | 21.6 | -6.6
23472 - TERRA PPTO C (MANZANA 4) | M - 1373 | Outinord IND 1 / 2" | Concreto | Vigas de acople torre 1 eje 6 entre 7 al 13 | 2025-12-01 | 2025-12-04 | 2025-12-11 | 3 | 41.4 | 33.7 | 81.4 | AUTOCOMPAC | 48 | AUTOCOMPAC-48-3 | 2026-10-22 | NUEVO | 2026-10-22 | 21.6 | -7.7
23472 - TERRA PPTO C (MANZANA 4) | M - 1374 | Outinord IND 1 / 2" | Concreto | Muros cubierta de la escalera costado occidental torre 1 eje 1 al 2 entre D – E ; M – 21 (2) ; M – 05 | 2025-12-02 | 2025-12-30 | 2026-01-09 | 28 | 27.6 | 33.8 | 122.5 | MURO | 28 | MURO-28-28 | 2026-10-22 | NUEVO | 2026-10-22 | 28 | 6.2
23472 - TERRA PPTO C (MANZANA 4) | M - 1374 | Outinord IND 1 / 2" | Concreto | Muros cubierta de la escalera costado occidental torre 1 eje 1 al 2 entre D – E ; M – 21 (2) ; M – 05 | 2025-12-02 | 2025-12-30 | 2026-01-09 | 28 | 27.6 | 32.8 | 118.8 | MURO | 28 | MURO-28-28 | 2026-10-22 | NUEVO | 2026-10-22 | 28 | 5.2
23472 - TERRA PPTO C (MANZANA 4) | M - 1374 | Outinord IND 1 / 2" | Concreto | Muros cubierta de la escalera costado occidental torre 1 eje 1 al 2 entre D – E ; M – 21 (2) ; M – 05 | 2025-12-02 | 2025-12-30 | 2026-01-09 | 28 | 27.6 | 33 | 119.6 | MURO | 28 | MURO-28-28 | 2026-10-22 | NUEVO | 2026-10-22 | 28 | 5.4
23472 - TERRA PPTO C (MANZANA 4) | M - 1374 | Outinord IND 1 / 2" | Concreto | Muros cubierta de la escalera costado occidental torre 1 eje 1 al 2 entre D – E ; M – 21 (2) ; M – 05 | 2025-12-02 | 2025-12-16 | 2025-12-17 | 14 | 27.6 | 28.9 | 104.7 | MURO | 28 | MURO-28-14 | 2026-10-22 | NUEVO | 2026-10-22 | 21.65 | 1.3
23472 - TERRA PPTO C (MANZANA 4) | M - 1374 | Outinord IND 1 / 2" | Concreto | Muros cubierta de la escalera costado occidental torre 1 eje 1 al 2 entre D – E ; M – 21 (2) ; M – 05 | 2025-12-02 | 2025-12-16 | 2025-12-17 | 14 | 27.6 | 28.3 | 102.5 | MURO | 28 | MURO-28-14 | 2026-10-22 | NUEVO | 2026-10-22 | 21.65 | 0.7
23472 - TERRA PPTO C (MANZANA 4) | M - 1374 | Outinord IND 1 / 2" | Concreto | Muros cubierta de la escalera costado occidental torre 1 eje 1 al 2 entre D – E ; M – 21 (2) ; M – 05 | 2025-12-02 | 2025-12-09 | 2025-12-11 | 7 | 27.6 | 23.8 | 86.2 | MURO | 28 | MURO-28-7 | 2026-10-22 | NUEVO | 2026-10-22 | 18.48 | -3.8
23472 - TERRA PPTO C (MANZANA 4) | M - 1374 | Outinord IND 1 / 2" | Concreto | Muros cubierta de la escalera costado occidental torre 1 eje 1 al 2 entre D – E ; M – 21 (2) ; M – 05 | 2025-12-02 | 2025-12-09 | 2025-12-11 | 7 | 27.6 | 23.6 | 85.5 | MURO | 28 | MURO-28-7 | 2026-10-22 | NUEVO | 2026-10-22 | 18.48 | -4
23472 - TERRA PPTO C (MANZANA 4) | M - 1374 | Outinord IND 1 / 2" | Concreto | Muros cubierta de la escalera costado occidental torre 1 eje 1 al 2 entre D – E ; M – 21 (2) ; M – 05 | 2025-12-02 | 2025-12-05 | 2025-12-11 | 3 | 27.6 | 15.3 | 55.4 | MURO | 28 | MURO-28-3 | 2026-10-22 | NUEVO | 2026-10-22 | 12.6 | -12.3
23472 - TERRA PPTO C (MANZANA 4) | M - 1374 | Outinord IND 1 / 2" | Concreto | Muros cubierta de la escalera costado occidental torre 1 eje 1 al 2 entre D – E ; M – 21 (2) ; M – 05 | 2025-12-02 | 2025-12-05 | 2025-12-11 | 3 | 27.6 | 14.9 | 54 | MURO | 28 | MURO-28-3 | 2026-10-22 | NUEVO | 2026-10-22 | 12.6 | -12.7
23472 - TERRA PPTO C (MANZANA 4) | M - 1376 | Outinord IND 1 / 2 " | Concreto | Salón comunal 2 bordillo de la matera tipo 1 eje 8 al 10 entre B – E | 2025-12-05 | 2026-01-02 | 2026-01-09 | 28 | 27.6 | 40.4 | 146.4 | AUTOCOMPAC | 28 | AUTOCOMPAC-28-28 | 2026-10-22 | NUEVO | 2026-10-22 | 28 | 12.8
23472 - TERRA PPTO C (MANZANA 4) | M - 1376 | Outinord IND 1 / 2 " | Concreto | Salón comunal 2 bordillo de la matera tipo 1 eje 8 al 10 entre B – E | 2025-12-05 | 2026-01-02 | 2026-01-09 | 28 | 27.6 | 39.7 | 143.8 | AUTOCOMPAC | 28 | AUTOCOMPAC-28-28 | 2026-10-22 | NUEVO | 2026-10-22 | 28 | 12.1
23472 - TERRA PPTO C (MANZANA 4) | M - 1376 | Outinord IND 1 / 2 " | Concreto | Salón comunal 2 bordillo de la matera tipo 1 eje 8 al 10 entre B – E | 2025-12-05 | 2026-01-02 | 2026-01-09 | 28 | 27.6 | 40.1 | 145.3 | AUTOCOMPAC | 28 | AUTOCOMPAC-28-28 | 2026-10-22 | NUEVO | 2026-10-22 | 28 | 12.5
23472 - TERRA PPTO C (MANZANA 4) | M - 1376 | Outinord IND 1 / 2 " | Concreto | Salón comunal 2 bordillo de la matera tipo 1 eje 8 al 10 entre B – E | 2025-12-05 | 2025-12-19 | 2025-12-23 | 14 | 27.6 | 35 | 126.8 | AUTOCOMPAC | 28 | AUTOCOMPAC-28-14 | 2026-10-22 | NUEVO | 2026-10-22 | 21.65 | 7.4
23472 - TERRA PPTO C (MANZANA 4) | M - 1376 | Outinord IND 1 / 2 " | Concreto | Salón comunal 2 bordillo de la matera tipo 1 eje 8 al 10 entre B – E | 2025-12-05 | 2025-12-19 | 2025-12-23 | 14 | 27.6 | 35.2 | 127.5 | AUTOCOMPAC | 28 | AUTOCOMPAC-28-14 | 2026-10-22 | NUEVO | 2026-10-22 | 21.65 | 7.6
23472 - TERRA PPTO C (MANZANA 4) | M - 1376 | Outinord IND 1 / 2 " | Concreto | Salón comunal 2 bordillo de la matera tipo 1 eje 8 al 10 entre B – E | 2025-12-05 | 2025-12-12 | 2025-12-16 | 7 | 27.6 | 30.8 | 111.6 | AUTOCOMPAC | 28 | AUTOCOMPAC-28-7 | 2026-10-22 | NUEVO | 2026-10-22 | 18.48 | 3.2
23472 - TERRA PPTO C (MANZANA 4) | M - 1376 | Outinord IND 1 / 2 " | Concreto | Salón comunal 2 bordillo de la matera tipo 1 eje 8 al 10 entre B – E | 2025-12-05 | 2025-12-12 | 2025-12-16 | 7 | 27.6 | 30.9 | 112 | AUTOCOMPAC | 28 | AUTOCOMPAC-28-7 | 2026-10-22 | NUEVO | 2026-10-22 | 18.48 | 3.3
23472 - TERRA PPTO C (MANZANA 4) | M - 1376 | Outinord IND 1 / 2 " | Concreto | Salón comunal 2 bordillo de la matera tipo 1 eje 8 al 10 entre B – E | 2025-12-05 | 2025-12-11 | 2025-12-16 | 6 | 27.6 | 27.6 | 100 | AUTOCOMPAC | 28 | AUTOCOMPAC-28-6 | 2026-10-22 | NUEVO | 2026-10-22 | 17.01 | 0
23472 - TERRA PPTO C (MANZANA 4) | M - 1376 | Outinord IND 1 / 2 " | Concreto | Salón comunal 2 bordillo de la matera tipo 1 eje 8 al 10 entre B – E | 2025-12-05 | 2025-12-11 | 2025-12-16 | 6 | 27.6 | 27.9 | 101.1 | AUTOCOMPAC | 28 | AUTOCOMPAC-28-6 | 2026-10-22 | NUEVO | 2026-10-22 | 17.01 | 0.3
23472 - TERRA PPTO C (MANZANA 4) | M - 1381 | Outinord IND 1 / 2 " | Concreto | Muros torre 1 recorrido del ascensor M - 21 ( 2 ) M - 05 eje 8 al 9 entre D - E | 2025-12-12 | 2026-01-09 | 2026-01-14 | 28 | 27.6 | 29.5 | 106.9 | MURO | 28 | MURO-28-28 | 2026-10-22 | NUEVO | 2026-10-22 | 28 | 1.9
23472 - TERRA PPTO C (MANZANA 4) | M - 1381 | Outinord IND 1 / 2 " | Concreto | Muros torre 1 recorrido del ascensor M - 21 ( 2 ) M - 05 eje 8 al 9 entre D - E | 2025-12-12 | 2026-01-09 | 2026-01-14 | 28 | 27.6 | 29.9 | 108.3 | MURO | 28 | MURO-28-28 | 2026-10-22 | NUEVO | 2026-10-22 | 28 | 2.3
23472 - TERRA PPTO C (MANZANA 4) | M - 1381 | Outinord IND 1 / 2 " | Concreto | Muros torre 1 recorrido del ascensor M - 21 ( 2 ) M - 05 eje 8 al 9 entre D - E | 2025-12-12 | 2026-01-09 | 2026-01-14 | 28 | 27.6 | 28.9 | 104.7 | MURO | 28 | MURO-28-28 | 2026-10-22 | NUEVO | 2026-10-22 | 28 | 1.3
23472 - TERRA PPTO C (MANZANA 4) | M - 1381 | Outinord IND 1 / 2 " | Concreto | Muros torre 1 recorrido del ascensor M - 21 ( 2 ) M - 05 eje 8 al 9 entre D - E | 2025-12-12 | 2025-12-26 | 2026-01-05 | 14 | 27.6 | 25.1 | 90.9 | MURO | 28 | MURO-28-14 | 2026-10-22 | NUEVO | 2026-10-22 | 21.65 | -2.5
23472 - TERRA PPTO C (MANZANA 4) | M - 1381 | Outinord IND 1 / 2 " | Concreto | Muros torre 1 recorrido del ascensor M - 21 ( 2 ) M - 05 eje 8 al 9 entre D - E | 2025-12-12 | 2025-12-26 | 2026-01-05 | 14 | 27.6 | 24.3 | 88 | MURO | 28 | MURO-28-14 | 2026-10-22 | NUEVO | 2026-10-22 | 21.65 | -3.3
23472 - TERRA PPTO C (MANZANA 4) | M - 1381 | Outinord IND 1 / 2 " | Concreto | Muros torre 1 recorrido del ascensor M - 21 ( 2 ) M - 05 eje 8 al 9 entre D - E | 2025-12-12 | 2025-12-19 | 2025-12-23 | 7 | 27.6 | 21.1 | 76.4 | MURO | 28 | MURO-28-7 | 2026-10-22 | NUEVO | 2026-10-22 | 18.48 | -6.5
23472 - TERRA PPTO C (MANZANA 4) | M - 1381 | Outinord IND 1 / 2 " | Concreto | Muros torre 1 recorrido del ascensor M - 21 ( 2 ) M - 05 eje 8 al 9 entre D - E | 2025-12-12 | 2025-12-19 | 2025-12-23 | 7 | 27.6 | 20.5 | 74.3 | MURO | 28 | MURO-28-7 | 2026-10-22 | NUEVO | 2026-10-22 | 18.48 | -7.1
23472 - TERRA PPTO C (MANZANA 4) | M - 1381 | Outinord IND 1 / 2 " | Concreto | Muros torre 1 recorrido del ascensor M - 21 ( 2 ) M - 05 eje 8 al 9 entre D - E | 2025-12-12 | 2025-12-16 | 2025-12-18 | 4 | 27.6 | 17.9 | 64.9 | MURO | 28 | MURO-28-4 | 2026-10-22 | NUEVO | 2026-10-22 | 14.07 | -9.7
23472 - TERRA PPTO C (MANZANA 4) | M - 1381 | Outinord IND 1 / 2 " | Concreto | Muros torre 1 recorrido del ascensor M - 21 ( 2 ) M - 05 eje 8 al 9 entre D - E | 2025-12-12 | 2025-12-16 | 2025-12-18 | 4 | 27.6 | 17.3 | 62.7 | MURO | 28 | MURO-28-4 | 2026-10-22 | NUEVO | 2026-10-22 | 14.07 | -10.3
23472 - TERRA PPTO C (MANZANA 4) | M - 1393 | Outinord IND 1" | Concreto | Salón comunal 2 muros y placa de la matera tipo 3 eje 10 al 11 entre A´- B´ piso 1 | 2026-02-24 | 2026-03-24 | 2026-03-26 | 28 | 27.6 | 38.3 | 138.8 | PLACA | 28 | PLACA-28-28 | 2026-10-22 | NUEVO | 2026-10-22 | 28 | 10.7
23472 - TERRA PPTO C (MANZANA 4) | M - 1393 | Outinord IND 1" | Concreto | Salón comunal 2 muros y placa de la matera tipo 3 eje 10 al 11 entre A´- B´ piso 1 | 2026-02-24 | 2026-03-24 | 2026-03-26 | 28 | 27.6 | 36.7 | 133 | PLACA | 28 | PLACA-28-28 | 2026-10-22 | NUEVO | 2026-10-22 | 28 | 9.1
23472 - TERRA PPTO C (MANZANA 4) | M - 1393 | Outinord IND 1" | Concreto | Salón comunal 2 muros y placa de la matera tipo 3 eje 10 al 11 entre A´- B´ piso 1 | 2026-02-24 | 2026-03-24 | 2026-03-26 | 28 | 27.6 | 38.3 | 138.8 | PLACA | 28 | PLACA-28-28 | 2026-10-22 | NUEVO | 2026-10-22 | 28 | 10.7
23472 - TERRA PPTO C (MANZANA 4) | M - 1393 | Outinord IND 1" | Concreto | Salón comunal 2 muros y placa de la matera tipo 3 eje 10 al 11 entre A´- B´ piso 1 | 2026-02-24 | 2026-03-10 | 2026-03-10 | 14 | 27.6 | 30.9 | 112 | PLACA | 28 | PLACA-28-14 | 2026-10-22 | NUEVO | 2026-10-22 | 21.65 | 3.3
23472 - TERRA PPTO C (MANZANA 4) | M - 1393 | Outinord IND 1" | Concreto | Salón comunal 2 muros y placa de la matera tipo 3 eje 10 al 11 entre A´- B´ piso 1 | 2026-02-24 | 2026-03-10 | 2026-03-10 | 14 | 27.6 | 31.2 | 113 | PLACA | 28 | PLACA-28-14 | 2026-10-22 | NUEVO | 2026-10-22 | 21.65 | 3.6
23472 - TERRA PPTO C (MANZANA 4) | M - 1393 | Outinord IND 1" | Concreto | Salón comunal 2 muros y placa de la matera tipo 3 eje 10 al 11 entre A´- B´ piso 1 | 2026-02-24 | 2026-03-03 | 2026-03-05 | 7 | 27.6 | 26.8 | 97.1 | PLACA | 28 | PLACA-28-7 | 2026-10-22 | NUEVO | 2026-10-22 | 18.48 | -0.8
23472 - TERRA PPTO C (MANZANA 4) | M - 1393 | Outinord IND 1" | Concreto | Salón comunal 2 muros y placa de la matera tipo 3 eje 10 al 11 entre A´- B´ piso 1 | 2026-02-24 | 2026-03-03 | 2026-03-05 | 7 | 27.6 | 26.2 | 94.9 | PLACA | 28 | PLACA-28-7 | 2026-10-22 | NUEVO | 2026-10-22 | 18.48 | -1.4
23472 - TERRA PPTO C (MANZANA 4) | M - 1393 | Outinord IND 1" | Concreto | Salón comunal 2 muros y placa de la matera tipo 3 eje 10 al 11 entre A´- B´ piso 1 | 2026-02-24 | 2026-02-27 | 2026-02-27 | 3 | 27.6 | 16.3 | 59.1 | PLACA | 28 | PLACA-28-3 | 2026-10-22 | NUEVO | 2026-10-22 | 12.6 | -11.3
23472 - TERRA PPTO C (MANZANA 4) | M - 1393 | Outinord IND 1" | Concreto | Salón comunal 2 muros y placa de la matera tipo 3 eje 10 al 11 entre A´- B´ piso 1 | 2026-02-24 | 2026-02-27 | 2026-02-27 | 3 | 27.6 | 16.1 | 58.3 | PLACA | 28 | PLACA-28-3 | 2026-10-22 | NUEVO | 2026-10-22 | 12.6 | -11.5
23472 - TERRA PPTO C (MANZANA 4) | M - 1395 | Outinord IND 1" | Concreto | Salón comunal 2 placa y muros materas tipo 3 eje 9' al 11' entre A - B' y eje 10' al 11 entre A' - B piso 1 | 2026-03-05 | 2026-04-02 | 2026-04-08 | 28 | 27.6 | 35 | 126.8 | PLACA | 28 | PLACA-28-28 | 2026-10-22 | NUEVO | 2026-10-22 | 28 | 7.4
23472 - TERRA PPTO C (MANZANA 4) | M - 1395 | Outinord IND 1" | Concreto | Salón comunal 2 placa y muros materas tipo 3 eje 9' al 11' entre A - B' y eje 10' al 11 entre A' - B piso 1 | 2026-03-05 | 2026-04-02 | 2026-04-08 | 28 | 27.6 | 35 | 126.8 | PLACA | 28 | PLACA-28-28 | 2026-10-22 | NUEVO | 2026-10-22 | 28 | 7.4
23472 - TERRA PPTO C (MANZANA 4) | M - 1395 | Outinord IND 1" | Concreto | Salón comunal 2 placa y muros materas tipo 3 eje 9' al 11' entre A - B' y eje 10' al 11 entre A' - B piso 1 | 2026-03-05 | 2026-04-02 | 2026-04-08 | 28 | 27.6 | 35 | 126.8 | PLACA | 28 | PLACA-28-28 | 2026-10-22 | NUEVO | 2026-10-22 | 28 | 7.4
23472 - TERRA PPTO C (MANZANA 4) | M - 1395 | Outinord IND 1" | Concreto | Salón comunal 2 placa y muros materas tipo 3 eje 9' al 11' entre A - B' y eje 10' al 11 entre A' - B piso 1 | 2026-03-05 | 2026-03-19 | 2026-03-19 | 14 | 27.6 | 28.7 | 104 | PLACA | 28 | PLACA-28-14 | 2026-10-22 | NUEVO | 2026-10-22 | 21.65 | 1.1
23472 - TERRA PPTO C (MANZANA 4) | M - 1395 | Outinord IND 1" | Concreto | Salón comunal 2 placa y muros materas tipo 3 eje 9' al 11' entre A - B' y eje 10' al 11 entre A' - B piso 1 | 2026-03-05 | 2026-03-19 | 2026-03-19 | 14 | 27.6 | 28.6 | 103.6 | PLACA | 28 | PLACA-28-14 | 2026-10-22 | NUEVO | 2026-10-22 | 21.65 | 1
23472 - TERRA PPTO C (MANZANA 4) | M - 1395 | Outinord IND 1" | Concreto | Salón comunal 2 placa y muros materas tipo 3 eje 9' al 11' entre A - B' y eje 10' al 11 entre A' - B piso 1 | 2026-03-05 | 2026-03-12 | 2026-03-12 | 7 | 27.6 | 24.8 | 89.9 | PLACA | 28 | PLACA-28-7 | 2026-10-22 | NUEVO | 2026-10-22 | 18.48 | -2.8
23472 - TERRA PPTO C (MANZANA 4) | M - 1395 | Outinord IND 1" | Concreto | Salón comunal 2 placa y muros materas tipo 3 eje 9' al 11' entre A - B' y eje 10' al 11 entre A' - B piso 1 | 2026-03-05 | 2026-03-12 | 2026-03-12 | 7 | 27.6 | 24.9 | 90.2 | PLACA | 28 | PLACA-28-7 | 2026-10-22 | NUEVO | 2026-10-22 | 18.48 | -2.7
23472 - TERRA PPTO C (MANZANA 4) | M - 1395 | Outinord IND 1" | Concreto | Salón comunal 2 placa y muros materas tipo 3 eje 9' al 11' entre A - B' y eje 10' al 11 entre A' - B piso 1 | 2026-03-05 | 2026-03-08 | 2026-03-10 | 3 | 27.6 | 21 | 76.1 | PLACA | 28 | PLACA-28-3 | 2026-10-22 | NUEVO | 2026-10-22 | 12.6 | -6.6
23472 - TERRA PPTO C (MANZANA 4) | M - 1395 | Outinord IND 1" | Concreto | Salón comunal 2 placa y muros materas tipo 3 eje 9' al 11' entre A - B' y eje 10' al 11 entre A' - B piso 1 | 2026-03-05 | 2026-03-08 | 2026-03-10 | 3 | 27.6 | 20.6 | 74.6 | PLACA | 28 | PLACA-28-3 | 2026-10-22 | NUEVO | 2026-10-22 | 12.6 | -7
23472 - TERRA PPTO C (MANZANA 4) | M - 1397 | Outinord IND 1/2" | Concreto | Ménsulas tipo 1 en los muros entre las torres 2 y 3 | 2026-03-10 | 2026-04-07 | 2026-04-08 | 28 | 27.6 | 35.8 | 129.7 | MURO | 28 | MURO-28-28 | 2026-10-22 | NUEVO | 2026-10-22 | 28 | 8.2
23472 - TERRA PPTO C (MANZANA 4) | M - 1397 | Outinord IND 1/2" | Concreto | Ménsulas tipo 1 en los muros entre las torres 2 y 3 | 2026-03-10 | 2026-04-07 | 2026-04-08 | 28 | 27.6 | 35.1 | 127.2 | MURO | 28 | MURO-28-28 | 2026-10-22 | NUEVO | 2026-10-22 | 28 | 7.5
23472 - TERRA PPTO C (MANZANA 4) | M - 1397 | Outinord IND 1/2" | Concreto | Ménsulas tipo 1 en los muros entre las torres 2 y 3 | 2026-03-10 | 2026-04-07 | 2026-04-08 | 28 | 27.6 | 35.3 | 127.9 | MURO | 28 | MURO-28-28 | 2026-10-22 | NUEVO | 2026-10-22 | 28 | 7.7
23472 - TERRA PPTO C (MANZANA 4) | M - 1397 | Outinord IND 1/2" | Concreto | Ménsulas tipo 1 en los muros entre las torres 2 y 3 | 2026-03-10 | 2026-03-24 | 2026-03-26 | 14 | 27.6 | 24.4 | 88.4 | MURO | 28 | MURO-28-14 | 2026-10-22 | NUEVO | 2026-10-22 | 21.65 | -3.2
23472 - TERRA PPTO C (MANZANA 4) | M - 1397 | Outinord IND 1/2" | Concreto | Ménsulas tipo 1 en los muros entre las torres 2 y 3 | 2026-03-10 | 2026-03-24 | 2026-03-26 | 14 | 27.6 | 24.6 | 89.1 | MURO | 28 | MURO-28-14 | 2026-10-22 | NUEVO | 2026-10-22 | 21.65 | -3
23472 - TERRA PPTO C (MANZANA 4) | M - 1397 | Outinord IND 1/2" | Concreto | Ménsulas tipo 1 en los muros entre las torres 2 y 3 | 2026-03-10 | 2026-03-17 | 2026-03-17 | 7 | 27.6 | 21.5 | 77.9 | MURO | 28 | MURO-28-7 | 2026-10-22 | NUEVO | 2026-10-22 | 18.48 | -6.1
23472 - TERRA PPTO C (MANZANA 4) | M - 1397 | Outinord IND 1/2" | Concreto | Ménsulas tipo 1 en los muros entre las torres 2 y 3 | 2026-03-10 | 2026-03-17 | 2026-03-17 | 7 | 27.6 | 21 | 76.1 | MURO | 28 | MURO-28-7 | 2026-10-22 | NUEVO | 2026-10-22 | 18.48 | -6.6
23472 - TERRA PPTO C (MANZANA 4) | M - 1397 | Outinord IND 1/2" | Concreto | Ménsulas tipo 1 en los muros entre las torres 2 y 3 | 2026-03-10 | 2026-03-13 | 2026-03-13 | 3 | 27.6 | 17.7 | 64.1 | MURO | 28 | MURO-28-3 | 2026-10-22 | NUEVO | 2026-10-22 | 12.6 | -9.9
23472 - TERRA PPTO C (MANZANA 4) | M - 1397 | Outinord IND 1/2" | Concreto | Ménsulas tipo 1 en los muros entre las torres 2 y 3 | 2026-03-10 | 2026-03-13 | 2026-03-13 | 3 | 27.6 | 17.2 | 62.3 | MURO | 28 | MURO-28-3 | 2026-10-22 | NUEVO | 2026-10-22 | 12.6 | -10.4
23472 - TERRA PPTO C (MANZANA 4) | M - 1398 | Outinord IND | Concreto | Placa matera costado Nororiental tipo 2 y 3 eje 11" entre A - E y el muro de la matera tipo 3 (6) eje A' entre 9' y 11' y eje 11' entre A - C | 2026-03-25 | 2026-04-22 | 2026-04-22 | 28 | 27.6 | 44.6 | 161.6 | PLACA | 28 | PLACA-28-28 | 2026-10-22 | NUEVO | 2026-10-22 | 28 | 17
23472 - TERRA PPTO C (MANZANA 4) | M - 1398 | Outinord IND | Concreto | Placa matera costado Nororiental tipo 2 y 3 eje 11" entre A - E y el muro de la matera tipo 3 (6) eje A' entre 9' y 11' y eje 11' entre A - C | 2026-03-25 | 2026-04-22 | 2026-04-22 | 28 | 27.6 | 43.4 | 157.2 | PLACA | 28 | PLACA-28-28 | 2026-10-22 | NUEVO | 2026-10-22 | 28 | 15.8
23472 - TERRA PPTO C (MANZANA 4) | M - 1398 | Outinord IND | Concreto | Placa matera costado Nororiental tipo 2 y 3 eje 11" entre A - E y el muro de la matera tipo 3 (6) eje A' entre 9' y 11' y eje 11' entre A - C | 2026-03-25 | 2026-04-22 | 2026-04-22 | 28 | 27.6 | 44.8 | 162.3 | PLACA | 28 | PLACA-28-28 | 2026-10-22 | NUEVO | 2026-10-22 | 28 | 17.2
23472 - TERRA PPTO C (MANZANA 4) | M - 1398 | Outinord IND | Concreto | Placa matera costado Nororiental tipo 2 y 3 eje 11" entre A - E y el muro de la matera tipo 3 (6) eje A' entre 9' y 11' y eje 11' entre A - C | 2026-03-25 | 2026-04-08 | 2026-04-08 | 14 | 27.6 | 36.2 | 131.2 | PLACA | 28 | PLACA-28-14 | 2026-10-22 | NUEVO | 2026-10-22 | 21.65 | 8.6
23472 - TERRA PPTO C (MANZANA 4) | M - 1398 | Outinord IND | Concreto | Placa matera costado Nororiental tipo 2 y 3 eje 11" entre A - E y el muro de la matera tipo 3 (6) eje A' entre 9' y 11' y eje 11' entre A - C | 2026-03-25 | 2026-04-08 | 2026-04-08 | 14 | 27.6 | 36.6 | 132.6 | PLACA | 28 | PLACA-28-14 | 2026-10-22 | NUEVO | 2026-10-22 | 21.65 | 9
23472 - TERRA PPTO C (MANZANA 4) | M - 1398 | Outinord IND | Concreto | Placa matera costado Nororiental tipo 2 y 3 eje 11" entre A - E y el muro de la matera tipo 3 (6) eje A' entre 9' y 11' y eje 11' entre A - C | 2026-03-25 | 2026-04-01 | 2026-04-01 | 7 | 27.6 | 30.3 | 109.8 | PLACA | 28 | PLACA-28-7 | 2026-10-22 | NUEVO | 2026-10-22 | 18.48 | 2.7
23472 - TERRA PPTO C (MANZANA 4) | M - 1398 | Outinord IND | Concreto | Placa matera costado Nororiental tipo 2 y 3 eje 11" entre A - E y el muro de la matera tipo 3 (6) eje A' entre 9' y 11' y eje 11' entre A - C | 2026-03-25 | 2026-04-01 | 2026-04-01 | 7 | 27.6 | 30.7 | 111.2 | PLACA | 28 | PLACA-28-7 | 2026-10-22 | NUEVO | 2026-10-22 | 18.48 | 3.1
23472 - TERRA PPTO C (MANZANA 4) | M - 1398 | Outinord IND | Concreto | Placa matera costado Nororiental tipo 2 y 3 eje 11" entre A - E y el muro de la matera tipo 3 (6) eje A' entre 9' y 11' y eje 11' entre A - C | 2026-03-25 | 2026-03-28 | 2026-04-01 | 3 | 27.6 | 26.6 | 96.4 | PLACA | 28 | PLACA-28-3 | 2026-10-22 | NUEVO | 2026-10-22 | 12.6 | -1
23472 - TERRA PPTO C (MANZANA 4) | M - 1398 | Outinord IND | Concreto | Placa matera costado Nororiental tipo 2 y 3 eje 11" entre A - E y el muro de la matera tipo 3 (6) eje A' entre 9' y 11' y eje 11' entre A - C | 2026-03-25 | 2026-03-28 | 2026-04-01 | 3 | 27.6 | 26.8 | 97.1 | PLACA | 28 | PLACA-28-3 | 2026-10-22 | NUEVO | 2026-10-22 | 12.6 | -0.8
23472 - TERRA PPTO C (MANZANA 4) | M - 1402 | Tremie | Concreto | Escalera tramo 6 - 6 , 7 - 7 entre torres 2 y 3 | 2026-04-21 | 2026-05-19 | 2026-05-20 | 28 | 27.6 | 26.4 | 95.7 | AUTOCOMPAC | 28 | AUTOCOMPAC-28-28 | 2026-10-22 | NUEVO | 2026-10-22 | 28 | -1.2
23472 - TERRA PPTO C (MANZANA 4) | M - 1402 | Tremie | Concreto | Escalera tramo 6 - 6 , 7 - 7 entre torres 2 y 3 | 2026-04-21 | 2026-05-19 | 2026-05-20 | 28 | 27.6 | 26.8 | 97.1 | AUTOCOMPAC | 28 | AUTOCOMPAC-28-28 | 2026-10-22 | NUEVO | 2026-10-22 | 28 | -0.8
23472 - TERRA PPTO C (MANZANA 4) | M - 1402 | Tremie | Concreto | Escalera tramo 6 - 6 , 7 - 7 entre torres 2 y 3 | 2026-04-21 | 2026-05-19 | 2026-05-20 | 28 | 27.6 | 26.5 | 96 | AUTOCOMPAC | 28 | AUTOCOMPAC-28-28 | 2026-10-22 | NUEVO | 2026-10-22 | 28 | -1.1
23472 - TERRA PPTO C (MANZANA 4) | M - 1402 | Tremie | Concreto | Escalera tramo 6 - 6 , 7 - 7 entre torres 2 y 3 | 2026-04-21 | 2026-05-05 | 2026-05-06 | 14 | 27.6 | 22.9 | 83 | AUTOCOMPAC | 28 | AUTOCOMPAC-28-14 | 2026-10-22 | NUEVO | 2026-10-22 | 21.65 | -4.7
23472 - TERRA PPTO C (MANZANA 4) | M - 1402 | Tremie | Concreto | Escalera tramo 6 - 6 , 7 - 7 entre torres 2 y 3 | 2026-04-21 | 2026-05-05 | 2026-05-06 | 14 | 27.6 | 22.5 | 81.5 | AUTOCOMPAC | 28 | AUTOCOMPAC-28-14 | 2026-10-22 | NUEVO | 2026-10-22 | 21.65 | -5.1
23472 - TERRA PPTO C (MANZANA 4) | M - 1402 | Tremie | Concreto | Escalera tramo 6 - 6 , 7 - 7 entre torres 2 y 3 | 2026-04-21 | 2026-04-28 | 2026-05-05 | 7 | 27.6 | 18.2 | 65.9 | AUTOCOMPAC | 28 | AUTOCOMPAC-28-7 | 2026-10-22 | NUEVO | 2026-10-22 | 18.48 | -9.4
23472 - TERRA PPTO C (MANZANA 4) | M - 1402 | Tremie | Concreto | Escalera tramo 6 - 6 , 7 - 7 entre torres 2 y 3 | 2026-04-21 | 2026-04-28 | 2026-05-05 | 7 | 27.6 | 18.7 | 67.8 | AUTOCOMPAC | 28 | AUTOCOMPAC-28-7 | 2026-10-22 | NUEVO | 2026-10-22 | 18.48 | -8.9
23472 - TERRA PPTO C (MANZANA 4) | M - 1402 | Tremie | Concreto | Escalera tramo 6 - 6 , 7 - 7 entre torres 2 y 3 | 2026-04-21 | 2026-04-24 | 2026-05-05 | 3 | 27.6 | 14.2 | 51.4 | AUTOCOMPAC | 28 | AUTOCOMPAC-28-3 | 2026-10-22 | NUEVO | 2026-10-22 | 12.6 | -13.4
23472 - TERRA PPTO C (MANZANA 4) | M - 1402 | Tremie | Concreto | Escalera tramo 6 - 6 , 7 - 7 entre torres 2 y 3 | 2026-04-21 | 2026-04-24 | 2026-05-05 | 3 | 27.6 | 13.8 | 50 | AUTOCOMPAC | 28 | AUTOCOMPAC-28-3 | 2026-10-22 | NUEVO | 2026-10-22 | 12.6 | -13.8
23472 - TERRA PPTO C (MANZANA 4) | M - 1403 | Tremie 1/2" | Concreto | Menzula entre torres 2 y 3 | 2026-04-25 | 2026-05-23 | 2026-05-26 | 28 | 34.5 | 37.8 | 109.6 | AUTOCOMPAC | 41 | AUTOCOMPAC-41-28 | 2026-10-22 | NUEVO | 2026-10-22 | 41 | 3.3
23472 - TERRA PPTO C (MANZANA 4) | M - 1403 | Tremie 1/2" | Concreto | Menzula entre torres 2 y 3 | 2026-04-25 | 2026-05-23 | 2026-05-26 | 28 | 34.5 | 36.5 | 105.8 | AUTOCOMPAC | 41 | AUTOCOMPAC-41-28 | 2026-10-22 | NUEVO | 2026-10-22 | 41 | 2
23472 - TERRA PPTO C (MANZANA 4) | M - 1403 | Tremie 1/2" | Concreto | Menzula entre torres 2 y 3 | 2026-04-25 | 2026-05-23 | 2026-05-26 | 28 | 34.5 | 37 | 107.2 | AUTOCOMPAC | 41 | AUTOCOMPAC-41-28 | 2026-10-22 | NUEVO | 2026-10-22 | 41 | 2.5
23472 - TERRA PPTO C (MANZANA 4) | M - 1403 | Tremie 1/2" | Concreto | Menzula entre torres 2 y 3 | 2026-04-25 | 2026-05-09 | 2026-05-12 | 14 | 34.5 | 32.4 | 93.9 | AUTOCOMPAC | 41 | AUTOCOMPAC-41-14 | 2026-10-22 | NUEVO | 2026-10-22 | 31.71 | -2.1
23472 - TERRA PPTO C (MANZANA 4) | M - 1403 | Tremie 1/2" | Concreto | Menzula entre torres 2 y 3 | 2026-04-25 | 2026-05-09 | 2026-05-12 | 14 | 34.5 | 32.8 | 95.1 | AUTOCOMPAC | 41 | AUTOCOMPAC-41-14 | 2026-10-22 | NUEVO | 2026-10-22 | 31.71 | -1.7
23472 - TERRA PPTO C (MANZANA 4) | M - 1403 | Tremie 1/2" | Concreto | Menzula entre torres 2 y 3 | 2026-04-25 | 2026-05-02 | 2026-05-05 | 7 | 34.5 | 27.5 | 79.7 | AUTOCOMPAC | 41 | AUTOCOMPAC-41-7 | 2026-10-22 | NUEVO | 2026-10-22 | 27.06 | -7
23472 - TERRA PPTO C (MANZANA 4) | M - 1403 | Tremie 1/2" | Concreto | Menzula entre torres 2 y 3 | 2026-04-25 | 2026-05-02 | 2026-05-05 | 7 | 34.5 | 27.9 | 80.9 | AUTOCOMPAC | 41 | AUTOCOMPAC-41-7 | 2026-10-22 | NUEVO | 2026-10-22 | 27.06 | -6.6
23472 - TERRA PPTO C (MANZANA 4) | M - 1403 | Tremie 1/2" | Concreto | Menzula entre torres 2 y 3 | 2026-04-25 | 2026-04-28 | 2026-04-29 | 3 | 34.5 | 20.4 | 59.1 | AUTOCOMPAC | 41 | AUTOCOMPAC-41-3 | 2026-10-22 | NUEVO | 2026-10-22 | 18.45 | -14.1
23472 - TERRA PPTO C (MANZANA 4) | M - 1403 | Tremie 1/2" | Concreto | Menzula entre torres 2 y 3 | 2026-04-25 | 2026-04-28 | 2026-04-29 | 3 | 34.5 | 20.1 | 58.3 | AUTOCOMPAC | 41 | AUTOCOMPAC-41-3 | 2026-10-22 | NUEVO | 2026-10-22 | 18.45 | -14.4
23472 - TERRA PPTO C (MANZANA 4) | M - 1404 | Outinord IND 1" | Concreto | Escalera corte 8, 9 y 10 entre torres 2 y 3 | 2026-05-06 | 2026-06-03 | 2026-06-03 | 28 | 27.6 | 38.9 | 140.9 | AUTOCOMPAC | 28 | AUTOCOMPAC-28-28 | 2026-10-22 | NUEVO | 2026-10-22 | 28 | 11.3
23472 - TERRA PPTO C (MANZANA 4) | M - 1404 | Outinord IND 1" | Concreto | Escalera corte 8, 9 y 10 entre torres 2 y 3 | 2026-05-06 | 2026-06-03 | 2026-06-03 | 28 | 27.6 | 39.7 | 143.8 | AUTOCOMPAC | 28 | AUTOCOMPAC-28-28 | 2026-10-22 | NUEVO | 2026-10-22 | 28 | 12.1
23472 - TERRA PPTO C (MANZANA 4) | M - 1404 | Outinord IND 1" | Concreto | Escalera corte 8, 9 y 10 entre torres 2 y 3 | 2026-05-06 | 2026-06-03 | 2026-06-03 | 28 | 27.6 | 40.3 | 146 | AUTOCOMPAC | 28 | AUTOCOMPAC-28-28 | 2026-10-22 | NUEVO | 2026-10-22 | 28 | 12.7
23472 - TERRA PPTO C (MANZANA 4) | M - 1404 | Outinord IND 1" | Concreto | Escalera corte 8, 9 y 10 entre torres 2 y 3 | 2026-05-06 | 2026-05-20 | 2026-05-20 | 14 | 27.6 | 32.8 | 118.8 | AUTOCOMPAC | 28 | AUTOCOMPAC-28-14 | 2026-10-22 | NUEVO | 2026-10-22 | 21.65 | 5.2
23472 - TERRA PPTO C (MANZANA 4) | M - 1404 | Outinord IND 1" | Concreto | Escalera corte 8, 9 y 10 entre torres 2 y 3 | 2026-05-06 | 2026-05-20 | 2026-05-20 | 14 | 27.6 | 33.5 | 121.4 | AUTOCOMPAC | 28 | AUTOCOMPAC-28-14 | 2026-10-22 | NUEVO | 2026-10-22 | 21.65 | 5.9
23472 - TERRA PPTO C (MANZANA 4) | M - 1404 | Outinord IND 1" | Concreto | Escalera corte 8, 9 y 10 entre torres 2 y 3 | 2026-05-06 | 2026-05-13 | 2026-05-13 | 7 | 27.6 | 27.7 | 100.4 | AUTOCOMPAC | 28 | AUTOCOMPAC-28-7 | 2026-10-22 | NUEVO | 2026-10-22 | 18.48 | 0.1
23472 - TERRA PPTO C (MANZANA 4) | M - 1404 | Outinord IND 1" | Concreto | Escalera corte 8, 9 y 10 entre torres 2 y 3 | 2026-05-06 | 2026-05-13 | 2026-05-13 | 7 | 27.6 | 27.5 | 99.6 | AUTOCOMPAC | 28 | AUTOCOMPAC-28-7 | 2026-10-22 | NUEVO | 2026-10-22 | 18.48 | -0.1
23472 - TERRA PPTO C (MANZANA 4) | M - 1404 | Outinord IND 1" | Concreto | Escalera corte 8, 9 y 10 entre torres 2 y 3 | 2026-05-06 | 2026-05-09 | 2026-05-12 | 3 | 27.6 | 23.9 | 86.6 | AUTOCOMPAC | 28 | AUTOCOMPAC-28-3 | 2026-10-22 | NUEVO | 2026-10-22 | 12.6 | -3.7
23472 - TERRA PPTO C (MANZANA 4) | M - 1404 | Outinord IND 1" | Concreto | Escalera corte 8, 9 y 10 entre torres 2 y 3 | 2026-05-06 | 2026-05-09 | 2026-05-12 | 3 | 27.6 | 23.3 | 84.4 | AUTOCOMPAC | 28 | AUTOCOMPAC-28-3 | 2026-10-22 | NUEVO | 2026-10-22 | 12.6 | -4.3
23472 - TERRA PPTO C (MANZANA 4) | M - 1409 | Outinord IND 1/2´´ | Concreto | Salón comunal muros M - 3, M - 2, M - 5A, M - 6 eje 1 - P, 2 - P / A - P, B - P | 2026-06-17 | 2026-07-15 | 2026-07-15 | 28 | 27.6 | 42.8 | 155.1 | MURO | 28 | MURO-28-28 | 2026-10-22 | NUEVO | 2026-10-22 | 28 | 15.2
23472 - TERRA PPTO C (MANZANA 4) | M - 1409 | Outinord IND 1/2´´ | Concreto | Salón comunal muros M - 3, M - 2, M - 5A, M - 6 eje 1 - P, 2 - P / A - P, B - P | 2026-06-17 | 2026-07-15 | 2026-07-15 | 28 | 27.6 | 41.2 | 149.3 | MURO | 28 | MURO-28-28 | 2026-10-22 | NUEVO | 2026-10-22 | 28 | 13.6
23472 - TERRA PPTO C (MANZANA 4) | M - 1409 | Outinord IND 1/2´´ | Concreto | Salón comunal muros M - 3, M - 2, M - 5A, M - 6 eje 1 - P, 2 - P / A - P, B - P | 2026-06-17 | 2026-07-15 | 2026-07-15 | 28 | 27.6 | 42 | 152.2 | MURO | 28 | MURO-28-28 | 2026-10-22 | NUEVO | 2026-10-22 | 28 | 14.4
23472 - TERRA PPTO C (MANZANA 4) | M - 1409 | Outinord IND 1/2´´ | Concreto | Salón comunal muros M - 3, M - 2, M - 5A, M - 6 eje 1 - P, 2 - P / A - P, B - P | 2026-06-17 | 2026-07-01 | 2026-07-01 | 14 | 27.6 | 34.8 | 126.1 | MURO | 28 | MURO-28-14 | 2026-10-22 | NUEVO | 2026-10-22 | 21.65 | 7.2
23472 - TERRA PPTO C (MANZANA 4) | M - 1409 | Outinord IND 1/2´´ | Concreto | Salón comunal muros M - 3, M - 2, M - 5A, M - 6 eje 1 - P, 2 - P / A - P, B - P | 2026-06-17 | 2026-07-01 | 2026-07-01 | 14 | 27.6 | 35.7 | 129.3 | MURO | 28 | MURO-28-14 | 2026-10-22 | NUEVO | 2026-10-22 | 21.65 | 8.1
23472 - TERRA PPTO C (MANZANA 4) | M - 1409 | Outinord IND 1/2´´ | Concreto | Salón comunal muros M - 3, M - 2, M - 5A, M - 6 eje 1 - P, 2 - P / A - P, B - P | 2026-06-17 | 2026-06-24 | 2026-06-25 | 7 | 27.6 | 30.1 | 109.1 | MURO | 28 | MURO-28-7 | 2026-10-22 | NUEVO | 2026-10-22 | 18.48 | 2.5
23472 - TERRA PPTO C (MANZANA 4) | M - 1409 | Outinord IND 1/2´´ | Concreto | Salón comunal muros M - 3, M - 2, M - 5A, M - 6 eje 1 - P, 2 - P / A - P, B - P | 2026-06-17 | 2026-06-24 | 2026-06-25 | 7 | 27.6 | 29.9 | 108.3 | MURO | 28 | MURO-28-7 | 2026-10-22 | NUEVO | 2026-10-22 | 18.48 | 2.3
23472 - TERRA PPTO C (MANZANA 4) | M - 1409 | Outinord IND 1/2´´ | Concreto | Salón comunal muros M - 3, M - 2, M - 5A, M - 6 eje 1 - P, 2 - P / A - P, B - P | 2026-06-17 | 2026-06-20 | 2026-06-23 | 3 | 27.6 | 27.2 | 98.6 | MURO | 28 | MURO-28-3 | 2026-10-22 | NUEVO | 2026-10-22 | 12.6 | -0.4
23472 - TERRA PPTO C (MANZANA 4) | M - 1409 | Outinord IND 1/2´´ | Concreto | Salón comunal muros M - 3, M - 2, M - 5A, M - 6 eje 1 - P, 2 - P / A - P, B - P | 2026-06-17 | 2026-06-20 | 2026-06-23 | 3 | 27.6 | 26.5 | 96 | MURO | 28 | MURO-28-3 | 2026-10-22 | NUEVO | 2026-10-22 | 12.6 | -1.1
23472 - TERRA PPTO C (MANZANA 4) | M - 1411 | Outinord IND 1" | Concreto | Salón comunal 1 vigas de cubierta V - 201 , V - 202 , - V - 203 , - V - 204 , V - 205 , V - 206 , y las riostras N + 680 eje 1 - P , 3 - P / A - P , B - P | 2026-07-06 | 2026-08-03 | 2026-08-04 | 28 | 27.6 | 35.7 | 129.3 | AUTOCOMPAC | 28 | AUTOCOMPAC-28-28 | 2026-10-22 | NUEVO | 2026-10-22 | 28 | 8.1
23472 - TERRA PPTO C (MANZANA 4) | M - 1411 | Outinord IND 1" | Concreto | Salón comunal 1 vigas de cubierta V - 201 , V - 202 , - V - 203 , - V - 204 , V - 205 , V - 206 , y las riostras N + 680 eje 1 - P , 3 - P / A - P , B - P | 2026-07-06 | 2026-08-03 | 2026-08-04 | 28 | 27.6 | 36.6 | 132.6 | AUTOCOMPAC | 28 | AUTOCOMPAC-28-28 | 2026-10-22 | NUEVO | 2026-10-22 | 28 | 9
23472 - TERRA PPTO C (MANZANA 4) | M - 1411 | Outinord IND 1" | Concreto | Salón comunal 1 vigas de cubierta V - 201 , V - 202 , - V - 203 , - V - 204 , V - 205 , V - 206 , y las riostras N + 680 eje 1 - P , 3 - P / A - P , B - P | 2026-07-06 | 2026-08-03 | 2026-08-04 | 28 | 27.6 | 36.4 | 131.9 | AUTOCOMPAC | 28 | AUTOCOMPAC-28-28 | 2026-10-22 | NUEVO | 2026-10-22 | 28 | 8.8
23472 - TERRA PPTO C (MANZANA 4) | M - 1411 | Outinord IND 1" | Concreto | Salón comunal 1 vigas de cubierta V - 201 , V - 202 , - V - 203 , - V - 204 , V - 205 , V - 206 , y las riostras N + 680 eje 1 - P , 3 - P / A - P , B - P | 2026-07-06 | 2026-07-20 | 2026-07-22 | 14 | 27.6 | 30.1 | 109.1 | AUTOCOMPAC | 28 | AUTOCOMPAC-28-14 | 2026-10-22 | NUEVO | 2026-10-22 | 21.65 | 2.5
23472 - TERRA PPTO C (MANZANA 4) | M - 1411 | Outinord IND 1" | Concreto | Salón comunal 1 vigas de cubierta V - 201 , V - 202 , - V - 203 , - V - 204 , V - 205 , V - 206 , y las riostras N + 680 eje 1 - P , 3 - P / A - P , B - P | 2026-07-06 | 2026-07-20 | 2026-07-22 | 14 | 27.6 | 30.6 | 110.9 | AUTOCOMPAC | 28 | AUTOCOMPAC-28-14 | 2026-10-22 | NUEVO | 2026-10-22 | 21.65 | 3
23472 - TERRA PPTO C (MANZANA 4) | M - 1411 | Outinord IND 1" | Concreto | Salón comunal 1 vigas de cubierta V - 201 , V - 202 , - V - 203 , - V - 204 , V - 205 , V - 206 , y las riostras N + 680 eje 1 - P , 3 - P / A - P , B - P | 2026-07-06 | 2026-07-13 | 2026-07-14 | 7 | 27.6 | 25.8 | 93.5 | AUTOCOMPAC | 28 | AUTOCOMPAC-28-7 | 2026-10-22 | NUEVO | 2026-10-22 | 18.48 | -1.8
23472 - TERRA PPTO C (MANZANA 4) | M - 1411 | Outinord IND 1" | Concreto | Salón comunal 1 vigas de cubierta V - 201 , V - 202 , - V - 203 , - V - 204 , V - 205 , V - 206 , y las riostras N + 680 eje 1 - P , 3 - P / A - P , B - P | 2026-07-06 | 2026-07-13 | 2026-07-14 | 7 | 27.6 | 25.3 | 91.7 | AUTOCOMPAC | 28 | AUTOCOMPAC-28-7 | 2026-10-22 | NUEVO | 2026-10-22 | 18.48 | -2.3
23472 - TERRA PPTO C (MANZANA 4) | M - 1411 | Outinord IND 1" | Concreto | Salón comunal 1 vigas de cubierta V - 201 , V - 202 , - V - 203 , - V - 204 , V - 205 , V - 206 , y las riostras N + 680 eje 1 - P , 3 - P / A - P , B - P | 2026-07-06 | 2026-07-09 | 2026-07-14 | 3 | 27.6 | 14.9 | 54 | AUTOCOMPAC | 28 | AUTOCOMPAC-28-3 | 2026-10-22 | NUEVO | 2026-10-22 | 12.6 | -12.7
23472 - TERRA PPTO C (MANZANA 4) | M - 1411 | Outinord IND 1" | Concreto | Salón comunal 1 vigas de cubierta V - 201 , V - 202 , - V - 203 , - V - 204 , V - 205 , V - 206 , y las riostras N + 680 eje 1 - P , 3 - P / A - P , B - P | 2026-07-06 | 2026-07-09 | 2026-07-14 | 3 | 27.6 | 14.7 | 53.3 | AUTOCOMPAC | 28 | AUTOCOMPAC-28-3 | 2026-10-22 | NUEVO | 2026-10-22 | 12.6 | -12.9
23472 - TERRA PPTO C (MANZANA 4) | M - 1413 | Outinord Ind 1" | Concreto | Placa de contrapiso escalera salida de emergencia T3 costado oriental escalera Tipo avión Lobby comunal 1 eje 1 al 2 entre A - B y eje 3 al 4 entre A - B | 2026-07-17 | 2026-08-14 | 2026-08-19 | 28 | 27.6 | 53.5 | 193.8 | PLACA | 28 | PLACA-28-28 | 2026-10-22 | NUEVO | 2026-10-22 | 28 | 25.9
23472 - TERRA PPTO C (MANZANA 4) | M - 1413 | Outinord Ind 1" | Concreto | Placa de contrapiso escalera salida de emergencia T3 costado oriental escalera Tipo avión Lobby comunal 1 eje 1 al 2 entre A - B y eje 3 al 4 entre A - B | 2026-07-17 | 2026-08-14 | 2026-08-19 | 28 | 27.6 | 54.6 | 197.8 | PLACA | 28 | PLACA-28-28 | 2026-10-22 | NUEVO | 2026-10-22 | 28 | 27
23472 - TERRA PPTO C (MANZANA 4) | M - 1413 | Outinord Ind 1" | Concreto | Placa de contrapiso escalera salida de emergencia T3 costado oriental escalera Tipo avión Lobby comunal 1 eje 1 al 2 entre A - B y eje 3 al 4 entre A - B | 2026-07-17 | 2026-08-14 | 2026-08-19 | 28 | 27.6 | 53.2 | 192.8 | PLACA | 28 | PLACA-28-28 | 2026-10-22 | NUEVO | 2026-10-22 | 28 | 25.6
23472 - TERRA PPTO C (MANZANA 4) | M - 1413 | Outinord Ind 1" | Concreto | Placa de contrapiso escalera salida de emergencia T3 costado oriental escalera Tipo avión Lobby comunal 1 eje 1 al 2 entre A - B y eje 3 al 4 entre A - B | 2026-07-17 | 2026-07-31 | 2026-08-04 | 14 | 27.6 | 45.2 | 163.8 | PLACA | 28 | PLACA-28-14 | 2026-10-22 | NUEVO | 2026-10-22 | 21.65 | 17.6
23472 - TERRA PPTO C (MANZANA 4) | M - 1413 | Outinord Ind 1" | Concreto | Placa de contrapiso escalera salida de emergencia T3 costado oriental escalera Tipo avión Lobby comunal 1 eje 1 al 2 entre A - B y eje 3 al 4 entre A - B | 2026-07-17 | 2026-07-31 | 2026-08-04 | 14 | 27.6 | 44.6 | 161.6 | PLACA | 28 | PLACA-28-14 | 2026-10-22 | NUEVO | 2026-10-22 | 21.65 | 17
23472 - TERRA PPTO C (MANZANA 4) | M - 1413 | Outinord Ind 1" | Concreto | Placa de contrapiso escalera salida de emergencia T3 costado oriental escalera Tipo avión Lobby comunal 1 eje 1 al 2 entre A - B y eje 3 al 4 entre A - B | 2026-07-17 | 2026-07-24 | 2026-07-24 | 7 | 27.6 | 38.1 | 138 | PLACA | 28 | PLACA-28-7 | 2026-10-22 | NUEVO | 2026-10-22 | 18.48 | 10.5
23472 - TERRA PPTO C (MANZANA 4) | M - 1413 | Outinord Ind 1" | Concreto | Placa de contrapiso escalera salida de emergencia T3 costado oriental escalera Tipo avión Lobby comunal 1 eje 1 al 2 entre A - B y eje 3 al 4 entre A - B | 2026-07-17 | 2026-07-24 | 2026-07-24 | 7 | 27.6 | 37.8 | 137 | PLACA | 28 | PLACA-28-7 | 2026-10-22 | NUEVO | 2026-10-22 | 18.48 | 10.2
23472 - TERRA PPTO C (MANZANA 4) | M - 1413 | Outinord Ind 1" | Concreto | Placa de contrapiso escalera salida de emergencia T3 costado oriental escalera Tipo avión Lobby comunal 1 eje 1 al 2 entre A - B y eje 3 al 4 entre A - B | 2026-07-17 | 2026-07-21 | 2026-07-22 | 4 | 27.6 | 31.9 | 115.6 | PLACA | 28 | PLACA-28-4 | 2026-10-22 | NUEVO | 2026-10-22 | 14.07 | 4.3
23472 - TERRA PPTO C (MANZANA 4) | M - 1413 | Outinord Ind 1" | Concreto | Placa de contrapiso escalera salida de emergencia T3 costado oriental escalera Tipo avión Lobby comunal 1 eje 1 al 2 entre A - B y eje 3 al 4 entre A - B | 2026-07-17 | 2026-07-21 | 2026-07-22 | 4 | 27.6 | 31 | 112.3 | PLACA | 28 | PLACA-28-4 | 2026-10-22 | NUEVO | 2026-10-22 | 14.07 | 3.4
23472 - TERRA PPTO C (MANZANA 4) | M - 1415 | OUTINORD IND 1" | Concreto | Escalera salida de emergencia torre 2 costado occidental | 2026-09-15 | 2026-10-13 | 2026-10-13 | 28 | 20.7 | 31.6 | 152.7 | AUTOCOMPAC | 21 | AUTOCOMPAC-21-28 | 2026-10-22 | NUEVO | 2026-10-22 |  | 10.9
23472 - TERRA PPTO C (MANZANA 4) | M - 1415 | OUTINORD IND 1" | Concreto | Escalera salida de emergencia torre 2 costado occidental | 2026-09-15 | 2026-10-13 | 2026-10-13 | 28 | 20.7 | 32 | 154.6 | AUTOCOMPAC | 21 | AUTOCOMPAC-21-28 | 2026-10-22 | NUEVO | 2026-10-22 |  | 11.3
23472 - TERRA PPTO C (MANZANA 4) | M - 1415 | OUTINORD IND 1" | Concreto | Escalera salida de emergencia torre 2 costado occidental | 2026-09-15 | 2026-10-13 | 2026-10-13 | 28 | 20.7 | 31.7 | 153.1 | AUTOCOMPAC | 21 | AUTOCOMPAC-21-28 | 2026-10-22 | NUEVO | 2026-10-22 |  | 11
23472 - TERRA PPTO C (MANZANA 4) | M - 1415 | OUTINORD IND 1" | Concreto | Escalera salida de emergencia torre 2 costado occidental | 2026-09-15 | 2026-09-29 | 2026-09-29 | 14 | 20.7 | 26.3 | 127.1 | AUTOCOMPAC | 21 | AUTOCOMPAC-21-14 | 2026-10-22 | NUEVO | 2026-10-22 |  | 5.6
23472 - TERRA PPTO C (MANZANA 4) | M - 1415 | OUTINORD IND 1" | Concreto | Escalera salida de emergencia torre 2 costado occidental | 2026-09-15 | 2026-09-29 | 2026-09-29 | 14 | 20.7 | 26.5 | 128 | AUTOCOMPAC | 21 | AUTOCOMPAC-21-14 | 2026-10-22 | NUEVO | 2026-10-22 |  | 5.8
23472 - TERRA PPTO C (MANZANA 4) | M - 1415 | OUTINORD IND 1" | Concreto | Escalera salida de emergencia torre 2 costado occidental | 2026-09-15 | 2026-09-22 | 2026-09-22 | 7 | 20.7 | 18.7 | 90.3 | AUTOCOMPAC | 21 | AUTOCOMPAC-21-7 | 2026-10-22 | NUEVO | 2026-10-22 |  | -2
23472 - TERRA PPTO C (MANZANA 4) | M - 1415 | OUTINORD IND 1" | Concreto | Escalera salida de emergencia torre 2 costado occidental | 2026-09-15 | 2026-09-22 | 2026-09-22 | 7 | 20.7 | 19.2 | 92.8 | AUTOCOMPAC | 21 | AUTOCOMPAC-21-7 | 2026-10-22 | NUEVO | 2026-10-22 |  | -1.5
23472 - TERRA PPTO C (MANZANA 4) | M - 1415 | OUTINORD IND 1" | Concreto | Escalera salida de emergencia torre 2 costado occidental | 2026-09-15 | 2026-09-18 | 2026-09-18 | 3 | 20.7 | 12.8 | 61.8 | AUTOCOMPAC | 21 | AUTOCOMPAC-21-3 | 2026-10-22 | NUEVO | 2026-10-22 |  | -7.9
23472 - TERRA PPTO C (MANZANA 4) | M - 1415 | OUTINORD IND 1" | Concreto | Escalera salida de emergencia torre 2 costado occidental | 2026-09-15 | 2026-09-18 | 2026-09-18 | 3 | 20.7 | 12.6 | 60.9 | AUTOCOMPAC | 21 | AUTOCOMPAC-21-3 | 2026-10-22 | NUEVO | 2026-10-22 |  | -8.1
23472 - TERRA PPTO C (MANZANA 4) | M - 1417 | Outinord IND 1" | Concreto | Placa escalera torre 1 esterna y zarpa rampa cuarto de basuras. | 2026-09-24 | 2026-10-22 | 2026-10-22 | 28 | 20.7 | 32.7 | 158 | PLACA | 21 | PLACA-21-28 | 2026-10-22 | NUEVO | 2026-10-22 | 21 | 12
23472 - TERRA PPTO C (MANZANA 4) | M - 1417 | Outinord IND 1" | Concreto | Placa escalera torre 1 esterna y zarpa rampa cuarto de basuras. | 2026-09-24 | 2026-10-22 | 2026-10-22 | 28 | 20.7 | 33.5 | 161.8 | PLACA | 21 | PLACA-21-28 | 2026-10-22 | NUEVO | 2026-10-22 | 21 | 12.8
23472 - TERRA PPTO C (MANZANA 4) | M - 1417 | Outinord IND 1" | Concreto | Placa escalera torre 1 esterna y zarpa rampa cuarto de basuras. | 2026-09-24 | 2026-10-22 | 2026-10-22 | 28 | 20.7 | 34.1 | 164.7 | PLACA | 21 | PLACA-21-28 | 2026-10-22 | NUEVO | 2026-10-22 | 21 | 13.4
23472 - TERRA PPTO C (MANZANA 4) | M - 1417 | Outinord IND 1" | Concreto | Placa escalera torre 1 esterna y zarpa rampa cuarto de basuras. | 2026-09-24 | 2026-10-08 | 2026-10-08 | 14 | 20.7 | 28.2 | 136.2 | PLACA | 21 | PLACA-21-14 | 2026-10-22 | NUEVO | 2026-10-22 | 16.24 | 7.5
23472 - TERRA PPTO C (MANZANA 4) | M - 1417 | Outinord IND 1" | Concreto | Placa escalera torre 1 esterna y zarpa rampa cuarto de basuras. | 2026-09-24 | 2026-10-08 | 2026-10-08 | 14 | 20.7 | 28.1 | 135.7 | PLACA | 21 | PLACA-21-14 | 2026-10-22 | NUEVO | 2026-10-22 | 16.24 | 7.4
23472 - TERRA PPTO C (MANZANA 4) | M - 1417 | Outinord IND 1" | Concreto | Placa escalera torre 1 esterna y zarpa rampa cuarto de basuras. | 2026-09-24 | 2026-10-01 | 2026-10-01 | 7 | 20.7 | 23.8 | 115 | PLACA | 21 | PLACA-21-7 | 2026-10-22 | NUEVO | 2026-10-22 | 13.86 | 3.1
23472 - TERRA PPTO C (MANZANA 4) | M - 1417 | Outinord IND 1" | Concreto | Placa escalera torre 1 esterna y zarpa rampa cuarto de basuras. | 2026-09-24 | 2026-10-01 | 2026-10-01 | 7 | 20.7 | 23.5 | 113.5 | PLACA | 21 | PLACA-21-7 | 2026-10-22 | NUEVO | 2026-10-22 | 13.86 | 2.8
23472 - TERRA PPTO C (MANZANA 4) | M - 1417 | Outinord IND 1" | Concreto | Placa escalera torre 1 esterna y zarpa rampa cuarto de basuras. | 2026-09-24 | 2026-09-29 | 2026-10-01 | 5 | 20.7 | 20.7 | 100 | PLACA | 21 | PLACA-21-5 | 2026-10-22 | NUEVO | 2026-10-22 | 11.65 | 0
23472 - TERRA PPTO C (MANZANA 4) | M - 1417 | Outinord IND 1" | Concreto | Placa escalera torre 1 esterna y zarpa rampa cuarto de basuras. | 2026-09-24 | 2026-09-29 | 2026-10-01 | 5 | 20.7 | 20.4 | 98.6 | PLACA | 21 | PLACA-21-5 | 2026-10-22 | NUEVO | 2026-10-22 | 11.65 | -0.3
23472 - TERRA PPTO C (MANZANA 4) | M - 1419 | Outinord IND 1" | Concreto | Torre 1 segundo tramo de rampa cuarto de basuras | 2026-10-07 | 2026-10-21 | 2026-10-21 | 14 | 20.7 | 30.4 | 146.9 | AUTOCOMPAC | 21 | AUTOCOMPAC-21-14 | 2026-10-22 | NUEVO | 2026-10-22 |  | 9.7
23472 - TERRA PPTO C (MANZANA 4) | M - 1419 | Outinord IND 1" | Concreto | Torre 1 segundo tramo de rampa cuarto de basuras | 2026-10-07 | 2026-10-21 | 2026-10-21 | 14 | 20.7 | 30.2 | 145.9 | AUTOCOMPAC | 21 | AUTOCOMPAC-21-14 | 2026-10-22 | NUEVO | 2026-10-22 |  | 9.5
23472 - TERRA PPTO C (MANZANA 4) | M - 1419 | Outinord IND 1" | Concreto | Torre 1 segundo tramo de rampa cuarto de basuras | 2026-10-07 | 2026-10-14 | 2026-10-15 | 7 | 20.7 | 25.7 | 124.2 | AUTOCOMPAC | 21 | AUTOCOMPAC-21-7 | 2026-10-22 | NUEVO | 2026-10-22 |  | 5
23472 - TERRA PPTO C (MANZANA 4) | M - 1419 | Outinord IND 1" | Concreto | Torre 1 segundo tramo de rampa cuarto de basuras | 2026-10-07 | 2026-10-14 | 2026-10-15 | 7 | 20.7 | 26.4 | 127.5 | AUTOCOMPAC | 21 | AUTOCOMPAC-21-7 | 2026-10-22 | NUEVO | 2026-10-22 |  | 5.7
23472 - TERRA PPTO C (MANZANA 4) | M - 1419 | Outinord IND 1" | Concreto | Torre 1 segundo tramo de rampa cuarto de basuras | 2026-10-07 | 2026-10-13 | 2026-10-15 | 6 | 20.7 | 22.9 | 110.6 | AUTOCOMPAC | 21 | AUTOCOMPAC-21-6 | 2026-10-22 | NUEVO | 2026-10-22 |  | 2.2
23472 - TERRA PPTO C (MANZANA 4) | M - 1419 | Outinord IND 1" | Concreto | Torre 1 segundo tramo de rampa cuarto de basuras | 2026-10-07 | 2026-10-13 | 2026-10-15 | 6 | 20.7 | 22.4 | 108.2 | AUTOCOMPAC | 21 | AUTOCOMPAC-21-6 | 2026-10-22 | NUEVO | 2026-10-22 |  | 1.7
23472 - TERRA PPTO C (MANZANA 4) | M -1210 | Outinord IND 1/2" | Concreto | Muros torre 1 eje 1 al 5 entre F - J apt 1302, 1303 | 2025-08-09 | 2025-09-06 | 2025-09-08 | 28 | 27.6 | 38 | 137.7 | MURO | 28 | MURO-28-28 | 2026-10-22 | NUEVO | 2026-10-22 | 28 | 10.4
23472 - TERRA PPTO C (MANZANA 4) | M -1210 | Outinord IND 1/2" | Concreto | Muros torre 1 eje 1 al 5 entre F - J apt 1302, 1303 | 2025-08-09 | 2025-09-06 | 2025-09-08 | 28 | 27.6 | 37.5 | 135.9 | MURO | 28 | MURO-28-28 | 2026-10-22 | NUEVO | 2026-10-22 | 28 | 9.9
23472 - TERRA PPTO C (MANZANA 4) | M -1210 | Outinord IND 1/2" | Concreto | Muros torre 1 eje 1 al 5 entre F - J apt 1302, 1303 | 2025-08-09 | 2025-09-06 | 2025-09-08 | 28 | 27.6 | 36.8 | 133.3 | MURO | 28 | MURO-28-28 | 2026-10-22 | NUEVO | 2026-10-22 | 28 | 9.2
23472 - TERRA PPTO C (MANZANA 4) | M -1210 | Outinord IND 1/2" | Concreto | Muros torre 1 eje 1 al 5 entre F - J apt 1302, 1303 | 2025-08-09 | 2025-08-23 | 2025-08-26 | 14 | 27.6 | 28.2 | 102.2 | MURO | 28 | MURO-28-14 | 2026-10-22 | NUEVO | 2026-10-22 | 21.65 | 0.6
23472 - TERRA PPTO C (MANZANA 4) | M -1210 | Outinord IND 1/2" | Concreto | Muros torre 1 eje 1 al 5 entre F - J apt 1302, 1303 | 2025-08-09 | 2025-08-23 | 2025-08-26 | 14 | 27.6 | 26.8 | 97.1 | MURO | 28 | MURO-28-14 | 2026-10-22 | NUEVO | 2026-10-22 | 21.65 | -0.8
23472 - TERRA PPTO C (MANZANA 4) | M -1210 | Outinord IND 1/2" | Concreto | Muros torre 1 eje 1 al 5 entre F - J apt 1302, 1303 | 2025-08-09 | 2025-08-16 | 2025-08-19 | 7 | 27.6 | 22.8 | 82.6 | MURO | 28 | MURO-28-7 | 2026-10-22 | NUEVO | 2026-10-22 | 18.48 | -4.8
23472 - TERRA PPTO C (MANZANA 4) | M -1210 | Outinord IND 1/2" | Concreto | Muros torre 1 eje 1 al 5 entre F - J apt 1302, 1303 | 2025-08-09 | 2025-08-16 | 2025-08-19 | 7 | 27.6 | 23.9 | 86.6 | MURO | 28 | MURO-28-7 | 2026-10-22 | NUEVO | 2026-10-22 | 18.48 | -3.7
23472 - TERRA PPTO C (MANZANA 4) | M -1210 | Outinord IND 1/2" | Concreto | Muros torre 1 eje 1 al 5 entre F - J apt 1302, 1303 | 2025-08-09 | 2025-08-12 | 2025-08-14 | 3 | 27.6 | 19.4 | 70.3 | MURO | 28 | MURO-28-3 | 2026-10-22 | NUEVO | 2026-10-22 | 12.6 | -8.2
23472 - TERRA PPTO C (MANZANA 4) | M -1210 | Outinord IND 1/2" | Concreto | Muros torre 1 eje 1 al 5 entre F - J apt 1302, 1303 | 2025-08-09 | 2025-08-12 | 2025-08-14 | 3 | 27.6 | 19.6 | 71 | MURO | 28 | MURO-28-3 | 2026-10-22 | NUEVO | 2026-10-22 | 12.6 | -8
23472 - TERRA PPTO C (MANZANA 4) | M – 1350 | Outinord IND 1/2" | Concreto | Muros torre 1 eje 1 al 5 entre A – E apto 2304, 2305 | 2025-11-05 | 2025-12-03 | 2025-12-10 | 28 | 27.6 | 33.2 | 120.3 | MURO | 28 | MURO-28-28 | 2026-10-22 | NUEVO | 2026-10-22 | 28 | 5.6
23472 - TERRA PPTO C (MANZANA 4) | M – 1350 | Outinord IND 1/2" | Concreto | Muros torre 1 eje 1 al 5 entre A – E apto 2304, 2305 | 2025-11-05 | 2025-12-03 | 2025-12-10 | 28 | 27.6 | 33.7 | 122.1 | MURO | 28 | MURO-28-28 | 2026-10-22 | NUEVO | 2026-10-22 | 28 | 6.1
23472 - TERRA PPTO C (MANZANA 4) | M – 1350 | Outinord IND 1/2" | Concreto | Muros torre 1 eje 1 al 5 entre A – E apto 2304, 2305 | 2025-11-05 | 2025-12-03 | 2025-12-10 | 28 | 27.6 | 32.5 | 117.8 | MURO | 28 | MURO-28-28 | 2026-10-22 | NUEVO | 2026-10-22 | 28 | 4.9
23472 - TERRA PPTO C (MANZANA 4) | M – 1350 | Outinord IND 1/2" | Concreto | Muros torre 1 eje 1 al 5 entre A – E apto 2304, 2305 | 2025-11-05 | 2025-11-19 | 2025-11-20 | 14 | 27.6 | 29.1 | 105.4 | MURO | 28 | MURO-28-14 | 2026-10-22 | NUEVO | 2026-10-22 | 21.65 | 1.5
23472 - TERRA PPTO C (MANZANA 4) | M – 1350 | Outinord IND 1/2" | Concreto | Muros torre 1 eje 1 al 5 entre A – E apto 2304, 2305 | 2025-11-05 | 2025-11-19 | 2025-11-20 | 14 | 27.6 | 28.2 | 102.2 | MURO | 28 | MURO-28-14 | 2026-10-22 | NUEVO | 2026-10-22 | 21.65 | 0.6
23472 - TERRA PPTO C (MANZANA 4) | M – 1350 | Outinord IND 1/2" | Concreto | Muros torre 1 eje 1 al 5 entre A – E apto 2304, 2305 | 2025-11-05 | 2025-11-12 | 2025-11-13 | 7 | 27.6 | 24.1 | 87.3 | MURO | 28 | MURO-28-7 | 2026-10-22 | NUEVO | 2026-10-22 | 18.48 | -3.5
23472 - TERRA PPTO C (MANZANA 4) | M – 1350 | Outinord IND 1/2" | Concreto | Muros torre 1 eje 1 al 5 entre A – E apto 2304, 2305 | 2025-11-05 | 2025-11-12 | 2025-11-13 | 7 | 27.6 | 23.2 | 84.1 | MURO | 28 | MURO-28-7 | 2026-10-22 | NUEVO | 2026-10-22 | 18.48 | -4.4
23472 - TERRA PPTO C (MANZANA 4) | M – 1350 | Outinord IND 1/2" | Concreto | Muros torre 1 eje 1 al 5 entre A – E apto 2304, 2305 | 2025-11-05 | 2025-11-08 | 2025-11-12 | 3 | 27.6 | 19.5 | 70.7 | MURO | 28 | MURO-28-3 | 2026-10-22 | NUEVO | 2026-10-22 | 12.6 | -8.1
23472 - TERRA PPTO C (MANZANA 4) | M – 1350 | Outinord IND 1/2" | Concreto | Muros torre 1 eje 1 al 5 entre A – E apto 2304, 2305 | 2025-11-05 | 2025-11-08 | 2025-11-12 | 3 | 27.6 | 19.3 | 69.9 | MURO | 28 | MURO-28-3 | 2026-10-22 | NUEVO | 2026-10-22 | 12.6 | -8.3
23472 - TERRA PPTO C (MANZANA 4) | M-1142 | C.Fluido ½" | Concreto | Salón comunal 1 columnas C-01 eje 4A, 3A, 2B | 2025-07-04 | 2025-08-01 | 2025-08-04 | 28 | 27.6 | 46 | 166.7 | MURO | 28 | MURO-28-28 | 2026-10-22 | NUEVO | 2026-10-22 | 28 | 18.4
23472 - TERRA PPTO C (MANZANA 4) | M-1142 | C.Fluido ½" | Concreto | Salón comunal 1 columnas C-01 eje 4A, 3A, 2B | 2025-07-04 | 2025-08-01 | 2025-08-04 | 28 | 27.6 | 45 | 163 | MURO | 28 | MURO-28-28 | 2026-10-22 | NUEVO | 2026-10-22 | 28 | 17.4
23472 - TERRA PPTO C (MANZANA 4) | M-1142 | C.Fluido ½" | Concreto | Salón comunal 1 columnas C-01 eje 4A, 3A, 2B | 2025-07-04 | 2025-08-01 | 2025-08-04 | 28 | 27.6 | 44.1 | 159.8 | MURO | 28 | MURO-28-28 | 2026-10-22 | NUEVO | 2026-10-22 | 28 | 16.5
23472 - TERRA PPTO C (MANZANA 4) | M-1142 | C.Fluido ½" | Concreto | Salón comunal 1 columnas C-01 eje 4A, 3A, 2B | 2025-07-04 | 2025-07-18 | 2025-07-22 | 14 | 27.6 | 38.9 | 140.9 | MURO | 28 | MURO-28-14 | 2026-10-22 | NUEVO | 2026-10-22 | 21.65 | 11.3
23472 - TERRA PPTO C (MANZANA 4) | M-1142 | C.Fluido ½" | Concreto | Salón comunal 1 columnas C-01 eje 4A, 3A, 2B | 2025-07-04 | 2025-07-18 | 2025-07-22 | 14 | 27.6 | 38.4 | 139.1 | MURO | 28 | MURO-28-14 | 2026-10-22 | NUEVO | 2026-10-22 | 21.65 | 10.8
23472 - TERRA PPTO C (MANZANA 4) | M-1142 | C.Fluido ½" | Concreto | Salón comunal 1 columnas C-01 eje 4A, 3A, 2B | 2025-07-04 | 2025-07-11 | 2025-07-14 | 7 | 27.6 | 25.5 | 92.4 | MURO | 28 | MURO-28-7 | 2026-10-22 | NUEVO | 2026-10-22 | 18.48 | -2.1
23472 - TERRA PPTO C (MANZANA 4) | M-1142 | C.Fluido ½" | Concreto | Salón comunal 1 columnas C-01 eje 4A, 3A, 2B | 2025-07-04 | 2025-07-11 | 2025-07-14 | 7 | 27.6 | 26 | 94.2 | MURO | 28 | MURO-28-7 | 2026-10-22 | NUEVO | 2026-10-22 | 18.48 | -1.6
23472 - TERRA PPTO C (MANZANA 4) | M-1144 | Outinord IND ½" | Concreto | Muros torre 1 eje 1 al 5 entre A-E apto 904, 905 | 2025-07-04 | 2025-08-01 | 2025-08-04 | 28 | 34.5 | 49.4 | 143.2 | MURO | 41 | MURO-41-28 | 2026-10-22 | NUEVO | 2026-10-22 | 41 | 14.9
23472 - TERRA PPTO C (MANZANA 4) | M-1144 | Outinord IND ½" | Concreto | Muros torre 1 eje 1 al 5 entre A-E apto 904, 905 | 2025-07-04 | 2025-08-01 | 2025-08-04 | 28 | 34.5 | 48 | 139.1 | MURO | 41 | MURO-41-28 | 2026-10-22 | NUEVO | 2026-10-22 | 41 | 13.5
23472 - TERRA PPTO C (MANZANA 4) | M-1144 | Outinord IND ½" | Concreto | Muros torre 1 eje 1 al 5 entre A-E apto 904, 905 | 2025-07-04 | 2025-08-01 | 2025-08-04 | 28 | 34.5 | 48.4 | 140.3 | MURO | 41 | MURO-41-28 | 2026-10-22 | NUEVO | 2026-10-22 | 41 | 13.9
23472 - TERRA PPTO C (MANZANA 4) | M-1144 | Outinord IND ½" | Concreto | Muros torre 1 eje 1 al 5 entre A-E apto 904, 905 | 2025-07-04 | 2025-07-18 | 2025-07-22 | 14 | 34.5 | 41.6 | 120.6 | MURO | 41 | MURO-41-14 | 2026-10-22 | NUEVO | 2026-10-22 | 31.71 | 7.1
23472 - TERRA PPTO C (MANZANA 4) | M-1144 | Outinord IND ½" | Concreto | Muros torre 1 eje 1 al 5 entre A-E apto 904, 905 | 2025-07-04 | 2025-07-18 | 2025-07-22 | 14 | 34.5 | 42 | 121.7 | MURO | 41 | MURO-41-14 | 2026-10-22 | NUEVO | 2026-10-22 | 31.71 | 7.5
23472 - TERRA PPTO C (MANZANA 4) | M-1144 | Outinord IND ½" | Concreto | Muros torre 1 eje 1 al 5 entre A-E apto 904, 905 | 2025-07-04 | 2025-07-11 | 2025-07-14 | 7 | 34.5 | 35.1 | 101.7 | MURO | 41 | MURO-41-7 | 2026-10-22 | NUEVO | 2026-10-22 | 27.06 | 0.6
23472 - TERRA PPTO C (MANZANA 4) | M-1144 | Outinord IND ½" | Concreto | Muros torre 1 eje 1 al 5 entre A-E apto 904, 905 | 2025-07-04 | 2025-07-11 | 2025-07-14 | 7 | 34.5 | 35.1 | 101.7 | MURO | 41 | MURO-41-7 | 2026-10-22 | NUEVO | 2026-10-22 | 27.06 | 0.6
23472 - TERRA PPTO C (MANZANA 4) | M-1144 | Outinord IND ½" | Concreto | Muros torre 1 eje 1 al 5 entre A-E apto 904, 905 | 2025-07-04 | 2025-07-08 | 2025-07-09 | 4 | 34.5 | 31 | 89.9 | MURO | 41 | MURO-41-4 | 2026-10-22 | NUEVO | 2026-10-22 | 20.6 | -3.5
23472 - TERRA PPTO C (MANZANA 4) | M-1144 | Outinord IND ½" | Concreto | Muros torre 1 eje 1 al 5 entre A-E apto 904, 905 | 2025-07-04 | 2025-07-08 | 2025-07-09 | 4 | 34.5 | 31.1 | 90.1 | MURO | 41 | MURO-41-4 | 2026-10-22 | NUEVO | 2026-10-22 | 20.6 | -3.4
23472 - TERRA PPTO C (MANZANA 4) | M-1146 | Outinord IND 1/2" | Concreto | Muros torre 1, eje 1 al 5. entre F - J, Apt. 902, 903. | 2025-07-05 | 2025-08-02 | 2025-08-04 | 28 | 34.5 | 39.1 | 113.3 | MURO | 41 | MURO-41-28 | 2026-10-22 | NUEVO | 2026-10-22 | 41 | 4.6
23472 - TERRA PPTO C (MANZANA 4) | M-1146 | Outinord IND 1/2" | Concreto | Muros torre 1, eje 1 al 5. entre F - J, Apt. 902, 903. | 2025-07-05 | 2025-08-02 | 2025-08-04 | 28 | 34.5 | 37.7 | 109.3 | MURO | 41 | MURO-41-28 | 2026-10-22 | NUEVO | 2026-10-22 | 41 | 3.2
23472 - TERRA PPTO C (MANZANA 4) | M-1146 | Outinord IND 1/2" | Concreto | Muros torre 1, eje 1 al 5. entre F - J, Apt. 902, 903. | 2025-07-05 | 2025-08-02 | 2025-08-04 | 28 | 34.5 | 38 | 110.1 | MURO | 41 | MURO-41-28 | 2026-10-22 | NUEVO | 2026-10-22 | 41 | 3.5
23472 - TERRA PPTO C (MANZANA 4) | M-1146 | Outinord IND 1/2" | Concreto | Muros torre 1, eje 1 al 5. entre F - J, Apt. 902, 903. | 2025-07-05 | 2025-07-19 | 2025-07-22 | 14 | 34.5 | 32 | 92.8 | MURO | 41 | MURO-41-14 | 2026-10-22 | NUEVO | 2026-10-22 | 31.71 | -2.5
23472 - TERRA PPTO C (MANZANA 4) | M-1146 | Outinord IND 1/2" | Concreto | Muros torre 1, eje 1 al 5. entre F - J, Apt. 902, 903. | 2025-07-05 | 2025-07-19 | 2025-07-22 | 14 | 34.5 | 32.3 | 93.6 | MURO | 41 | MURO-41-14 | 2026-10-22 | NUEVO | 2026-10-22 | 31.71 | -2.2
23472 - TERRA PPTO C (MANZANA 4) | M-1146 | Outinord IND 1/2" | Concreto | Muros torre 1, eje 1 al 5. entre F - J, Apt. 902, 903. | 2025-07-05 | 2025-07-12 | 2025-07-14 | 7 | 34.5 | 26.4 | 76.5 | MURO | 41 | MURO-41-7 | 2026-10-22 | NUEVO | 2026-10-22 | 27.06 | -8.1
23472 - TERRA PPTO C (MANZANA 4) | M-1146 | Outinord IND 1/2" | Concreto | Muros torre 1, eje 1 al 5. entre F - J, Apt. 902, 903. | 2025-07-05 | 2025-07-12 | 2025-07-14 | 7 | 34.5 | 26.4 | 76.5 | MURO | 41 | MURO-41-7 | 2026-10-22 | NUEVO | 2026-10-22 | 27.06 | -8.1
23472 - TERRA PPTO C (MANZANA 4) | M-1146 | Outinord IND 1/2" | Concreto | Muros torre 1, eje 1 al 5. entre F - J, Apt. 902, 903. | 2025-07-05 | 2025-07-08 | 2025-07-09 | 3 | 34.5 | 21.3 | 61.7 | MURO | 41 | MURO-41-3 | 2026-10-22 | NUEVO | 2026-10-22 | 18.45 | -13.2
23472 - TERRA PPTO C (MANZANA 4) | M-1146 | Outinord IND 1/2" | Concreto | Muros torre 1, eje 1 al 5. entre F - J, Apt. 902, 903. | 2025-07-05 | 2025-07-08 | 2025-07-09 | 3 | 34.5 | 20.8 | 60.3 | MURO | 41 | MURO-41-3 | 2026-10-22 | NUEVO | 2026-10-22 | 18.45 | -13.7
23472 - TERRA PPTO C (MANZANA 4) | M-1158 | Outinord IND ½" | Concreto | Muros torre 1 eje 6 al 11 entre F - J apto 1001, 1012 | 2025-07-10 | 2025-08-07 | 2025-08-12 | 28 | 34.5 | 40.5 | 117.4 | MURO | 41 | MURO-41-28 | 2026-10-22 | NUEVO | 2026-10-22 | 41 | 6
23472 - TERRA PPTO C (MANZANA 4) | M-1158 | Outinord IND ½" | Concreto | Muros torre 1 eje 6 al 11 entre F - J apto 1001, 1012 | 2025-07-10 | 2025-08-07 | 2025-08-12 | 28 | 34.5 | 41 | 118.8 | MURO | 41 | MURO-41-28 | 2026-10-22 | NUEVO | 2026-10-22 | 41 | 6.5
23472 - TERRA PPTO C (MANZANA 4) | M-1158 | Outinord IND ½" | Concreto | Muros torre 1 eje 6 al 11 entre F - J apto 1001, 1012 | 2025-07-10 | 2025-08-07 | 2025-08-12 | 28 | 34.5 | 41.5 | 120.3 | MURO | 41 | MURO-41-28 | 2026-10-22 | NUEVO | 2026-10-22 | 41 | 7
23472 - TERRA PPTO C (MANZANA 4) | M-1158 | Outinord IND ½" | Concreto | Muros torre 1 eje 6 al 11 entre F - J apto 1001, 1012 | 2025-07-10 | 2025-07-24 | 2025-07-26 | 14 | 34.5 | 36 | 104.3 | MURO | 41 | MURO-41-14 | 2026-10-22 | NUEVO | 2026-10-22 | 31.71 | 1.5
23472 - TERRA PPTO C (MANZANA 4) | M-1158 | Outinord IND ½" | Concreto | Muros torre 1 eje 6 al 11 entre F - J apto 1001, 1012 | 2025-07-10 | 2025-07-24 | 2025-07-26 | 14 | 34.5 | 36.3 | 105.2 | MURO | 41 | MURO-41-14 | 2026-10-22 | NUEVO | 2026-10-22 | 31.71 | 1.8
23472 - TERRA PPTO C (MANZANA 4) | M-1158 | Outinord IND ½" | Concreto | Muros torre 1 eje 6 al 11 entre F - J apto 1001, 1012 | 2025-07-10 | 2025-07-17 | 2025-07-22 | 7 | 34.5 | 32.7 | 94.8 | MURO | 41 | MURO-41-7 | 2026-10-22 | NUEVO | 2026-10-22 | 27.06 | -1.8
23472 - TERRA PPTO C (MANZANA 4) | M-1158 | Outinord IND ½" | Concreto | Muros torre 1 eje 6 al 11 entre F - J apto 1001, 1012 | 2025-07-10 | 2025-07-17 | 2025-07-22 | 7 | 34.5 | 32.3 | 93.6 | MURO | 41 | MURO-41-7 | 2026-10-22 | NUEVO | 2026-10-22 | 27.06 | -2.2
23472 - TERRA PPTO C (MANZANA 4) | M-1158 | Outinord IND ½" | Concreto | Muros torre 1 eje 6 al 11 entre F - J apto 1001, 1012 | 2025-07-10 | 2025-07-13 | 2025-07-17 | 3 | 34.5 | 27.8 | 80.6 | MURO | 41 | MURO-41-3 | 2026-10-22 | NUEVO | 2026-10-22 | 18.45 | -6.7
23472 - TERRA PPTO C (MANZANA 4) | M-1158 | Outinord IND ½" | Concreto | Muros torre 1 eje 6 al 11 entre F - J apto 1001, 1012 | 2025-07-10 | 2025-07-13 | 2025-07-17 | 3 | 34.5 | 28.1 | 81.4 | MURO | 41 | MURO-41-3 | 2026-10-22 | NUEVO | 2026-10-22 | 18.45 | -6.4
23472 - TERRA PPTO C (MANZANA 4) | M-1165 | Outinord IND ½" | Concreto | Muros torre 1 eje 12 al 19 entre A - E apto 1108, 1109 | 2025-07-14 | 2025-08-11 | 2025-08-12 | 28 | 34.5 | 41.1 | 119.1 | MURO | 41 | MURO-41-28 | 2026-10-22 | NUEVO | 2026-10-22 | 41 | 6.6
23472 - TERRA PPTO C (MANZANA 4) | M-1165 | Outinord IND ½" | Concreto | Muros torre 1 eje 12 al 19 entre A - E apto 1108, 1109 | 2025-07-14 | 2025-08-11 | 2025-08-12 | 28 | 34.5 | 40 | 115.9 | MURO | 41 | MURO-41-28 | 2026-10-22 | NUEVO | 2026-10-22 | 41 | 5.5
23472 - TERRA PPTO C (MANZANA 4) | M-1165 | Outinord IND ½" | Concreto | Muros torre 1 eje 12 al 19 entre A - E apto 1108, 1109 | 2025-07-14 | 2025-08-11 | 2025-08-12 | 28 | 34.5 | 40.2 | 116.5 | MURO | 41 | MURO-41-28 | 2026-10-22 | NUEVO | 2026-10-22 | 41 | 5.7
23472 - TERRA PPTO C (MANZANA 4) | M-1165 | Outinord IND ½" | Concreto | Muros torre 1 eje 12 al 19 entre A - E apto 1108, 1109 | 2025-07-14 | 2025-07-28 | 2025-07-29 | 14 | 34.5 | 35.3 | 102.3 | MURO | 41 | MURO-41-14 | 2026-10-22 | NUEVO | 2026-10-22 | 31.71 | 0.8
23472 - TERRA PPTO C (MANZANA 4) | M-1165 | Outinord IND ½" | Concreto | Muros torre 1 eje 12 al 19 entre A - E apto 1108, 1109 | 2025-07-14 | 2025-07-28 | 2025-07-29 | 14 | 34.5 | 35.6 | 103.2 | MURO | 41 | MURO-41-14 | 2026-10-22 | NUEVO | 2026-10-22 | 31.71 | 1.1
23472 - TERRA PPTO C (MANZANA 4) | M-1165 | Outinord IND ½" | Concreto | Muros torre 1 eje 12 al 19 entre A - E apto 1108, 1109 | 2025-07-14 | 2025-07-21 | 2025-07-22 | 7 | 34.5 | 27.4 | 79.4 | MURO | 41 | MURO-41-7 | 2026-10-22 | NUEVO | 2026-10-22 | 27.06 | -7.1
23472 - TERRA PPTO C (MANZANA 4) | M-1165 | Outinord IND ½" | Concreto | Muros torre 1 eje 12 al 19 entre A - E apto 1108, 1109 | 2025-07-14 | 2025-07-21 | 2025-07-22 | 7 | 34.5 | 27.7 | 80.3 | MURO | 41 | MURO-41-7 | 2026-10-22 | NUEVO | 2026-10-22 | 27.06 | -6.8
23472 - TERRA PPTO C (MANZANA 4) | M-1165 | Outinord IND ½" | Concreto | Muros torre 1 eje 12 al 19 entre A - E apto 1108, 1109 | 2025-07-14 | 2025-07-17 | 2025-07-22 | 3 | 34.5 | 22.2 | 64.3 | MURO | 41 | MURO-41-3 | 2026-10-22 | NUEVO | 2026-10-22 | 18.45 | -12.3
23472 - TERRA PPTO C (MANZANA 4) | M-1165 | Outinord IND ½" | Concreto | Muros torre 1 eje 12 al 19 entre A - E apto 1108, 1109 | 2025-07-14 | 2025-07-17 | 2025-07-22 | 3 | 34.5 | 22.5 | 65.2 | MURO | 41 | MURO-41-3 | 2026-10-22 | NUEVO | 2026-10-22 | 18.45 | -12
23472 - TERRA PPTO C (MANZANA 4) | M-1167 | Outinord IND ½" | Concreto | Muros torre 1 eje 12 al 19 entre F- J apto 1110, 1111 | 2025-07-15 | 2025-08-12 | 2025-08-14 | 28 | 34.5 | 43.3 | 125.5 | MURO | 41 | MURO-41-28 | 2026-10-22 | NUEVO | 2026-10-22 | 41 | 8.8
23472 - TERRA PPTO C (MANZANA 4) | M-1167 | Outinord IND ½" | Concreto | Muros torre 1 eje 12 al 19 entre F- J apto 1110, 1111 | 2025-07-15 | 2025-08-12 | 2025-08-14 | 28 | 34.5 | 42.7 | 123.8 | MURO | 41 | MURO-41-28 | 2026-10-22 | NUEVO | 2026-10-22 | 41 | 8.2
23472 - TERRA PPTO C (MANZANA 4) | M-1167 | Outinord IND ½" | Concreto | Muros torre 1 eje 12 al 19 entre F- J apto 1110, 1111 | 2025-07-15 | 2025-08-12 | 2025-08-14 | 28 | 34.5 | 42 | 121.7 | MURO | 41 | MURO-41-28 | 2026-10-22 | NUEVO | 2026-10-22 | 41 | 7.5
23472 - TERRA PPTO C (MANZANA 4) | M-1167 | Outinord IND ½" | Concreto | Muros torre 1 eje 12 al 19 entre F- J apto 1110, 1111 | 2025-07-15 | 2025-07-29 | 2025-07-31 | 14 | 34.5 | 36.3 | 105.2 | MURO | 41 | MURO-41-14 | 2026-10-22 | NUEVO | 2026-10-22 | 31.71 | 1.8
23472 - TERRA PPTO C (MANZANA 4) | M-1167 | Outinord IND ½" | Concreto | Muros torre 1 eje 12 al 19 entre F- J apto 1110, 1111 | 2025-07-15 | 2025-07-29 | 2025-07-31 | 14 | 34.5 | 36.2 | 104.9 | MURO | 41 | MURO-41-14 | 2026-10-22 | NUEVO | 2026-10-22 | 31.71 | 1.7
23472 - TERRA PPTO C (MANZANA 4) | M-1167 | Outinord IND ½" | Concreto | Muros torre 1 eje 12 al 19 entre F- J apto 1110, 1111 | 2025-07-15 | 2025-07-22 | 2025-07-25 | 7 | 34.5 | 30.9 | 89.6 | MURO | 41 | MURO-41-7 | 2026-10-22 | NUEVO | 2026-10-22 | 27.06 | -3.6
23472 - TERRA PPTO C (MANZANA 4) | M-1167 | Outinord IND ½" | Concreto | Muros torre 1 eje 12 al 19 entre F- J apto 1110, 1111 | 2025-07-15 | 2025-07-22 | 2025-07-25 | 7 | 34.5 | 31.1 | 90.1 | MURO | 41 | MURO-41-7 | 2026-10-22 | NUEVO | 2026-10-22 | 27.06 | -3.4
23472 - TERRA PPTO C (MANZANA 4) | M-1167 | Outinord IND ½" | Concreto | Muros torre 1 eje 12 al 19 entre F- J apto 1110, 1111 | 2025-07-15 | 2025-07-18 | 2025-07-22 | 3 | 34.5 | 20.9 | 60.6 | MURO | 41 | MURO-41-3 | 2026-10-22 | NUEVO | 2026-10-22 | 18.45 | -13.6
23472 - TERRA PPTO C (MANZANA 4) | M-1167 | Outinord IND ½" | Concreto | Muros torre 1 eje 12 al 19 entre F- J apto 1110, 1111 | 2025-07-15 | 2025-07-18 | 2025-07-22 | 3 | 34.5 | 21.2 | 61.4 | MURO | 41 | MURO-41-3 | 2026-10-22 | NUEVO | 2026-10-22 | 18.45 | -13.3
23472 - TERRA PPTO C (MANZANA 4) | M-1181 | Outinord IND ½" | Concreto | Muros torre 1 eje 12 al 19 entre F - J apto 1211, 1210 | 2025-07-22 | 2025-08-19 | 2025-08-21 | 28 | 27.6 | 36.9 | 133.7 | MURO | 28 | MURO-28-28 | 2026-10-22 | NUEVO | 2026-10-22 | 28 | 9.3
23472 - TERRA PPTO C (MANZANA 4) | M-1181 | Outinord IND ½" | Concreto | Muros torre 1 eje 12 al 19 entre F - J apto 1211, 1210 | 2025-07-22 | 2025-08-19 | 2025-08-21 | 28 | 27.6 | 37.5 | 135.9 | MURO | 28 | MURO-28-28 | 2026-10-22 | NUEVO | 2026-10-22 | 28 | 9.9
23472 - TERRA PPTO C (MANZANA 4) | M-1181 | Outinord IND ½" | Concreto | Muros torre 1 eje 12 al 19 entre F - J apto 1211, 1210 | 2025-07-22 | 2025-08-19 | 2025-08-21 | 28 | 27.6 | 36.1 | 130.8 | MURO | 28 | MURO-28-28 | 2026-10-22 | NUEVO | 2026-10-22 | 28 | 8.5
23472 - TERRA PPTO C (MANZANA 4) | M-1181 | Outinord IND ½" | Concreto | Muros torre 1 eje 12 al 19 entre F - J apto 1211, 1210 | 2025-07-22 | 2025-08-05 | 2025-08-06 | 14 | 27.6 | 30.6 | 110.9 | MURO | 28 | MURO-28-14 | 2026-10-22 | NUEVO | 2026-10-22 | 21.65 | 3
23472 - TERRA PPTO C (MANZANA 4) | M-1181 | Outinord IND ½" | Concreto | Muros torre 1 eje 12 al 19 entre F - J apto 1211, 1210 | 2025-07-22 | 2025-08-05 | 2025-08-06 | 14 | 27.6 | 29.4 | 106.5 | MURO | 28 | MURO-28-14 | 2026-10-22 | NUEVO | 2026-10-22 | 21.65 | 1.8
23472 - TERRA PPTO C (MANZANA 4) | M-1181 | Outinord IND ½" | Concreto | Muros torre 1 eje 12 al 19 entre F - J apto 1211, 1210 | 2025-07-22 | 2025-07-29 | 2025-07-31 | 7 | 27.6 | 25 | 90.6 | MURO | 28 | MURO-28-7 | 2026-10-22 | NUEVO | 2026-10-22 | 18.48 | -2.6
23472 - TERRA PPTO C (MANZANA 4) | M-1181 | Outinord IND ½" | Concreto | Muros torre 1 eje 12 al 19 entre F - J apto 1211, 1210 | 2025-07-22 | 2025-07-29 | 2025-07-31 | 7 | 27.6 | 23.8 | 86.2 | MURO | 28 | MURO-28-7 | 2026-10-22 | NUEVO | 2026-10-22 | 18.48 | -3.8
23472 - TERRA PPTO C (MANZANA 4) | M-1181 | Outinord IND ½" | Concreto | Muros torre 1 eje 12 al 19 entre F - J apto 1211, 1210 | 2025-07-22 | 2025-07-25 | 2025-07-29 | 3 | 27.6 | 19.8 | 71.7 | MURO | 28 | MURO-28-3 | 2026-10-22 | NUEVO | 2026-10-22 | 12.6 | -7.8
23472 - TERRA PPTO C (MANZANA 4) | M-1181 | Outinord IND ½" | Concreto | Muros torre 1 eje 12 al 19 entre F - J apto 1211, 1210 | 2025-07-22 | 2025-07-25 | 2025-07-29 | 3 | 27.6 | 19.1 | 69.2 | MURO | 28 | MURO-28-3 | 2026-10-22 | NUEVO | 2026-10-22 | 12.6 | -8.5
23472 - TERRA PPTO C (MANZANA 4) | M-1183 | Outinord IND ½" | Concreto | Muros torre 1 eje 6 al 11 entre A - E apto 1206, 1207 y columna de salón comunal 1 eje 4 entre A - B | 2025-07-23 | 2025-08-20 | 2025-08-21 | 28 | 27.6 | 33.6 | 121.7 | MURO | 28 | MURO-28-28 | 2026-10-22 | NUEVO | 2026-10-22 | 28 | 6
23472 - TERRA PPTO C (MANZANA 4) | M-1183 | Outinord IND ½" | Concreto | Muros torre 1 eje 6 al 11 entre A - E apto 1206, 1207 y columna de salón comunal 1 eje 4 entre A - B | 2025-07-23 | 2025-08-20 | 2025-08-21 | 28 | 27.6 | 33.7 | 122.1 | MURO | 28 | MURO-28-28 | 2026-10-22 | NUEVO | 2026-10-22 | 28 | 6.1
23472 - TERRA PPTO C (MANZANA 4) | M-1183 | Outinord IND ½" | Concreto | Muros torre 1 eje 6 al 11 entre A - E apto 1206, 1207 y columna de salón comunal 1 eje 4 entre A - B | 2025-07-23 | 2025-08-20 | 2025-08-21 | 28 | 27.6 | 32.5 | 117.8 | MURO | 28 | MURO-28-28 | 2026-10-22 | NUEVO | 2026-10-22 | 28 | 4.9
23472 - TERRA PPTO C (MANZANA 4) | M-1183 | Outinord IND ½" | Concreto | Muros torre 1 eje 6 al 11 entre A - E apto 1206, 1207 y columna de salón comunal 1 eje 4 entre A - B | 2025-07-23 | 2025-08-06 | 2025-08-12 | 14 | 27.6 | 26.6 | 96.4 | MURO | 28 | MURO-28-14 | 2026-10-22 | NUEVO | 2026-10-22 | 21.65 | -1
23472 - TERRA PPTO C (MANZANA 4) | M-1183 | Outinord IND ½" | Concreto | Muros torre 1 eje 6 al 11 entre A - E apto 1206, 1207 y columna de salón comunal 1 eje 4 entre A - B | 2025-07-23 | 2025-08-06 | 2025-08-12 | 14 | 27.6 | 26.9 | 97.5 | MURO | 28 | MURO-28-14 | 2026-10-22 | NUEVO | 2026-10-22 | 21.65 | -0.7
23472 - TERRA PPTO C (MANZANA 4) | M-1183 | Outinord IND ½" | Concreto | Muros torre 1 eje 6 al 11 entre A - E apto 1206, 1207 y columna de salón comunal 1 eje 4 entre A - B | 2025-07-23 | 2025-07-30 | 2025-07-31 | 7 | 27.6 | 22.9 | 83 | MURO | 28 | MURO-28-7 | 2026-10-22 | NUEVO | 2026-10-22 | 18.48 | -4.7
23472 - TERRA PPTO C (MANZANA 4) | M-1183 | Outinord IND ½" | Concreto | Muros torre 1 eje 6 al 11 entre A - E apto 1206, 1207 y columna de salón comunal 1 eje 4 entre A - B | 2025-07-23 | 2025-07-30 | 2025-07-31 | 7 | 27.6 | 21.8 | 79 | MURO | 28 | MURO-28-7 | 2026-10-22 | NUEVO | 2026-10-22 | 18.48 | -5.8
23472 - TERRA PPTO C (MANZANA 4) | M-1183 | Outinord IND ½" | Concreto | Muros torre 1 eje 6 al 11 entre A - E apto 1206, 1207 y columna de salón comunal 1 eje 4 entre A - B | 2025-07-23 | 2025-07-26 | 2025-07-29 | 3 | 27.6 | 21.1 | 76.4 | MURO | 28 | MURO-28-3 | 2026-10-22 | NUEVO | 2026-10-22 | 12.6 | -6.5
23472 - TERRA PPTO C (MANZANA 4) | M-1183 | Outinord IND ½" | Concreto | Muros torre 1 eje 6 al 11 entre A - E apto 1206, 1207 y columna de salón comunal 1 eje 4 entre A - B | 2025-07-23 | 2025-07-26 | 2025-07-29 | 3 | 27.6 | 19.8 | 71.7 | MURO | 28 | MURO-28-3 | 2026-10-22 | NUEVO | 2026-10-22 | 12.6 | -7.8
23472 - TERRA PPTO C (MANZANA 4) | M-1188 | Outinord IND ½" | Concreto | Muros torre 1 eje 6 al 11 entre F - J apto 1201, 1212 | 2025-07-24 | 2025-08-21 | 2025-08-26 | 28 | 27.6 | 32.9 | 119.2 | MURO | 28 | MURO-28-28 | 2026-10-22 | NUEVO | 2026-10-22 | 28 | 5.3
23472 - TERRA PPTO C (MANZANA 4) | M-1188 | Outinord IND ½" | Concreto | Muros torre 1 eje 6 al 11 entre F - J apto 1201, 1212 | 2025-07-24 | 2025-08-21 | 2025-08-26 | 28 | 27.6 | 31.9 | 115.6 | MURO | 28 | MURO-28-28 | 2026-10-22 | NUEVO | 2026-10-22 | 28 | 4.3
23472 - TERRA PPTO C (MANZANA 4) | M-1188 | Outinord IND ½" | Concreto | Muros torre 1 eje 6 al 11 entre F - J apto 1201, 1212 | 2025-07-24 | 2025-08-21 | 2025-08-26 | 28 | 27.6 | 31.2 | 113 | MURO | 28 | MURO-28-28 | 2026-10-22 | NUEVO | 2026-10-22 | 28 | 3.6
23472 - TERRA PPTO C (MANZANA 4) | M-1188 | Outinord IND ½" | Concreto | Muros torre 1 eje 6 al 11 entre F - J apto 1201, 1212 | 2025-07-24 | 2025-08-07 | 2025-08-12 | 14 | 27.6 | 24.3 | 88 | MURO | 28 | MURO-28-14 | 2026-10-22 | NUEVO | 2026-10-22 | 21.65 | -3.3
23472 - TERRA PPTO C (MANZANA 4) | M-1188 | Outinord IND ½" | Concreto | Muros torre 1 eje 6 al 11 entre F - J apto 1201, 1212 | 2025-07-24 | 2025-08-07 | 2025-08-12 | 14 | 27.6 | 23.9 | 86.6 | MURO | 28 | MURO-28-14 | 2026-10-22 | NUEVO | 2026-10-22 | 21.65 | -3.7
23472 - TERRA PPTO C (MANZANA 4) | M-1188 | Outinord IND ½" | Concreto | Muros torre 1 eje 6 al 11 entre F - J apto 1201, 1212 | 2025-07-24 | 2025-07-31 | 2025-08-04 | 7 | 27.6 | 20.7 | 75 | MURO | 28 | MURO-28-7 | 2026-10-22 | NUEVO | 2026-10-22 | 18.48 | -6.9
23472 - TERRA PPTO C (MANZANA 4) | M-1188 | Outinord IND ½" | Concreto | Muros torre 1 eje 6 al 11 entre F - J apto 1201, 1212 | 2025-07-24 | 2025-07-31 | 2025-08-04 | 7 | 27.6 | 20.3 | 73.6 | MURO | 28 | MURO-28-7 | 2026-10-22 | NUEVO | 2026-10-22 | 18.48 | -7.3
23472 - TERRA PPTO C (MANZANA 4) | M-1188 | Outinord IND ½" | Concreto | Muros torre 1 eje 6 al 11 entre F - J apto 1201, 1212 | 2025-07-24 | 2025-07-27 | 2025-07-29 | 3 | 27.6 | 17.6 | 63.8 | MURO | 28 | MURO-28-3 | 2026-10-22 | NUEVO | 2026-10-22 | 12.6 | -10
23472 - TERRA PPTO C (MANZANA 4) | M-1188 | Outinord IND ½" | Concreto | Muros torre 1 eje 6 al 11 entre F - J apto 1201, 1212 | 2025-07-24 | 2025-07-27 | 2025-07-29 | 3 | 27.6 | 17.3 | 62.7 | MURO | 28 | MURO-28-3 | 2026-10-22 | NUEVO | 2026-10-22 | 12.6 | -10.3
23472 - TERRA PPTO C (MANZANA 4) | M-1200 | Outinord IND ½" | Concreto | Muros torre 1 eje 12 al 19 entre A - E apto 1308, 1309 | 2025-07-31 | 2025-08-28 | 2025-09-03 | 28 | 27.6 | 37.3 | 135.1 | MURO | 28 | MURO-28-28 | 2026-10-22 | NUEVO | 2026-10-22 | 28 | 9.7
23472 - TERRA PPTO C (MANZANA 4) | M-1200 | Outinord IND ½" | Concreto | Muros torre 1 eje 12 al 19 entre A - E apto 1308, 1309 | 2025-07-31 | 2025-08-28 | 2025-09-03 | 28 | 27.6 | 37.9 | 137.3 | MURO | 28 | MURO-28-28 | 2026-10-22 | NUEVO | 2026-10-22 | 28 | 10.3
23472 - TERRA PPTO C (MANZANA 4) | M-1200 | Outinord IND ½" | Concreto | Muros torre 1 eje 12 al 19 entre A - E apto 1308, 1309 | 2025-07-31 | 2025-08-28 | 2025-09-03 | 28 | 27.6 | 36.5 | 132.2 | MURO | 28 | MURO-28-28 | 2026-10-22 | NUEVO | 2026-10-22 | 28 | 8.9
23472 - TERRA PPTO C (MANZANA 4) | M-1200 | Outinord IND ½" | Concreto | Muros torre 1 eje 12 al 19 entre A - E apto 1308, 1309 | 2025-07-31 | 2025-08-14 | 2025-08-19 | 14 | 27.6 | 31.3 | 113.4 | MURO | 28 | MURO-28-14 | 2026-10-22 | NUEVO | 2026-10-22 | 21.65 | 3.7
23472 - TERRA PPTO C (MANZANA 4) | M-1200 | Outinord IND ½" | Concreto | Muros torre 1 eje 12 al 19 entre A - E apto 1308, 1309 | 2025-07-31 | 2025-08-14 | 2025-08-19 | 14 | 27.6 | 30.1 | 109.1 | MURO | 28 | MURO-28-14 | 2026-10-22 | NUEVO | 2026-10-22 | 21.65 | 2.5
23472 - TERRA PPTO C (MANZANA 4) | M-1200 | Outinord IND ½" | Concreto | Muros torre 1 eje 12 al 19 entre A - E apto 1308, 1309 | 2025-07-31 | 2025-08-07 | 2025-08-12 | 7 | 27.6 | 26.7 | 96.7 | MURO | 28 | MURO-28-7 | 2026-10-22 | NUEVO | 2026-10-22 | 18.48 | -0.9
23472 - TERRA PPTO C (MANZANA 4) | M-1200 | Outinord IND ½" | Concreto | Muros torre 1 eje 12 al 19 entre A - E apto 1308, 1309 | 2025-07-31 | 2025-08-07 | 2025-08-12 | 7 | 27.6 | 25.9 | 93.8 | MURO | 28 | MURO-28-7 | 2026-10-22 | NUEVO | 2026-10-22 | 18.48 | -1.7
23472 - TERRA PPTO C (MANZANA 4) | M-1200 | Outinord IND ½" | Concreto | Muros torre 1 eje 12 al 19 entre A - E apto 1308, 1309 | 2025-07-31 | 2025-08-03 | 2025-08-06 | 3 | 27.6 | 22.8 | 82.6 | MURO | 28 | MURO-28-3 | 2026-10-22 | NUEVO | 2026-10-22 | 12.6 | -4.8
23472 - TERRA PPTO C (MANZANA 4) | M-1200 | Outinord IND ½" | Concreto | Muros torre 1 eje 12 al 19 entre A - E apto 1308, 1309 | 2025-07-31 | 2025-08-03 | 2025-08-06 | 3 | 27.6 | 22 | 79.7 | MURO | 28 | MURO-28-3 | 2026-10-22 | NUEVO | 2026-10-22 | 12.6 | -5.6
23472 - TERRA PPTO C (MANZANA 4) | M-1203 | Outinord IND 1" | Concreto | Salón comunal segundo tramo de escalera tipo 1 eje 3 al 4 entre A-B del piso 1 al piso 3 | 2025-08-04 | 2025-09-01 | 2025-09-03 | 28 | 27.5 | 38.9 | 141.5 | AUTOCOMPAC | 28 | AUTOCOMPAC-28-28 | 2026-10-22 | NUEVO | 2026-10-22 | 28 | 11.4
23472 - TERRA PPTO C (MANZANA 4) | M-1203 | Outinord IND 1" | Concreto | Salón comunal segundo tramo de escalera tipo 1 eje 3 al 4 entre A-B del piso 1 al piso 3 | 2025-08-04 | 2025-09-01 | 2025-09-03 | 28 | 27.5 | 38 | 138.2 | AUTOCOMPAC | 28 | AUTOCOMPAC-28-28 | 2026-10-22 | NUEVO | 2026-10-22 | 28 | 10.5
23472 - TERRA PPTO C (MANZANA 4) | M-1203 | Outinord IND 1" | Concreto | Salón comunal segundo tramo de escalera tipo 1 eje 3 al 4 entre A-B del piso 1 al piso 3 | 2025-08-04 | 2025-09-01 | 2025-09-03 | 28 | 27.5 | 37.9 | 137.8 | AUTOCOMPAC | 28 | AUTOCOMPAC-28-28 | 2026-10-22 | NUEVO | 2026-10-22 | 28 | 10.4
23472 - TERRA PPTO C (MANZANA 4) | M-1203 | Outinord IND 1" | Concreto | Salón comunal segundo tramo de escalera tipo 1 eje 3 al 4 entre A-B del piso 1 al piso 3 | 2025-08-04 | 2025-08-18 | 2025-08-19 | 14 | 27.5 | 30.8 | 112 | AUTOCOMPAC | 28 | AUTOCOMPAC-28-14 | 2026-10-22 | NUEVO | 2026-10-22 | 21.65 | 3.3
23472 - TERRA PPTO C (MANZANA 4) | M-1203 | Outinord IND 1" | Concreto | Salón comunal segundo tramo de escalera tipo 1 eje 3 al 4 entre A-B del piso 1 al piso 3 | 2025-08-04 | 2025-08-18 | 2025-08-19 | 14 | 27.5 | 30.2 | 109.8 | AUTOCOMPAC | 28 | AUTOCOMPAC-28-14 | 2026-10-22 | NUEVO | 2026-10-22 | 21.65 | 2.7
23472 - TERRA PPTO C (MANZANA 4) | M-1203 | Outinord IND 1" | Concreto | Salón comunal segundo tramo de escalera tipo 1 eje 3 al 4 entre A-B del piso 1 al piso 3 | 2025-08-04 | 2025-08-11 | 2025-08-12 | 7 | 27.5 | 25.6 | 93.1 | AUTOCOMPAC | 28 | AUTOCOMPAC-28-7 | 2026-10-22 | NUEVO | 2026-10-22 | 18.48 | -1.9
23472 - TERRA PPTO C (MANZANA 4) | M-1203 | Outinord IND 1" | Concreto | Salón comunal segundo tramo de escalera tipo 1 eje 3 al 4 entre A-B del piso 1 al piso 3 | 2025-08-04 | 2025-08-11 | 2025-08-12 | 7 | 27.5 | 26.5 | 96.4 | AUTOCOMPAC | 28 | AUTOCOMPAC-28-7 | 2026-10-22 | NUEVO | 2026-10-22 | 18.48 | -1
23472 - TERRA PPTO C (MANZANA 4) | M-1203 | Outinord IND 1" | Concreto | Salón comunal segundo tramo de escalera tipo 1 eje 3 al 4 entre A-B del piso 1 al piso 3 | 2025-08-04 | 2025-08-09 | 2025-08-12 | 5 | 27.5 | 22.8 | 82.9 | AUTOCOMPAC | 28 | AUTOCOMPAC-28-5 | 2026-10-22 | NUEVO | 2026-10-22 | 15.54 | -4.7
23472 - TERRA PPTO C (MANZANA 4) | M-1203 | Outinord IND 1" | Concreto | Salón comunal segundo tramo de escalera tipo 1 eje 3 al 4 entre A-B del piso 1 al piso 3 | 2025-08-04 | 2025-08-09 | 2025-08-12 | 5 | 27.5 | 22.9 | 83.3 | AUTOCOMPAC | 28 | AUTOCOMPAC-28-5 | 2026-10-22 | NUEVO | 2026-10-22 | 15.54 | -4.6
23472 - TERRA PPTO C (MANZANA 4) | M-1205 | Outinord IND 1/2" | Concreto | Muros torre 1 eje 6 al 11 entre F-J apt 1301,1312 | 2025-08-04 | 2025-09-01 | 2025-09-03 | 28 | 27.5 | 37.3 | 135.6 | MURO | 28 | MURO-28-28 | 2026-10-22 | NUEVO | 2026-10-22 | 28 | 9.8
23472 - TERRA PPTO C (MANZANA 4) | M-1205 | Outinord IND 1/2" | Concreto | Muros torre 1 eje 6 al 11 entre F-J apt 1301,1312 | 2025-08-04 | 2025-09-01 | 2025-09-03 | 28 | 27.5 | 37.4 | 136 | MURO | 28 | MURO-28-28 | 2026-10-22 | NUEVO | 2026-10-22 | 28 | 9.9
23472 - TERRA PPTO C (MANZANA 4) | M-1205 | Outinord IND 1/2" | Concreto | Muros torre 1 eje 6 al 11 entre F-J apt 1301,1312 | 2025-08-04 | 2025-09-01 | 2025-09-03 | 28 | 27.5 | 36.7 | 133.5 | MURO | 28 | MURO-28-28 | 2026-10-22 | NUEVO | 2026-10-22 | 28 | 9.2
23472 - TERRA PPTO C (MANZANA 4) | M-1205 | Outinord IND 1/2" | Concreto | Muros torre 1 eje 6 al 11 entre F-J apt 1301,1312 | 2025-08-04 | 2025-08-18 | 2025-08-19 | 14 | 27.5 | 30 | 109.1 | MURO | 28 | MURO-28-14 | 2026-10-22 | NUEVO | 2026-10-22 | 21.65 | 2.5
23472 - TERRA PPTO C (MANZANA 4) | M-1205 | Outinord IND 1/2" | Concreto | Muros torre 1 eje 6 al 11 entre F-J apt 1301,1312 | 2025-08-04 | 2025-08-18 | 2025-08-19 | 14 | 27.5 | 29.6 | 107.6 | MURO | 28 | MURO-28-14 | 2026-10-22 | NUEVO | 2026-10-22 | 21.65 | 2.1
23472 - TERRA PPTO C (MANZANA 4) | M-1205 | Outinord IND 1/2" | Concreto | Muros torre 1 eje 6 al 11 entre F-J apt 1301,1312 | 2025-08-04 | 2025-08-11 | 2025-08-12 | 7 | 27.5 | 24.6 | 89.5 | MURO | 28 | MURO-28-7 | 2026-10-22 | NUEVO | 2026-10-22 | 18.48 | -2.9
23472 - TERRA PPTO C (MANZANA 4) | M-1205 | Outinord IND 1/2" | Concreto | Muros torre 1 eje 6 al 11 entre F-J apt 1301,1312 | 2025-08-04 | 2025-08-11 | 2025-08-12 | 7 | 27.5 | 24.1 | 87.6 | MURO | 28 | MURO-28-7 | 2026-10-22 | NUEVO | 2026-10-22 | 18.48 | -3.4
23472 - TERRA PPTO C (MANZANA 4) | M-1205 | Outinord IND 1/2" | Concreto | Muros torre 1 eje 6 al 11 entre F-J apt 1301,1312 | 2025-08-04 | 2025-08-09 | 2025-08-12 | 5 | 27.5 | 20 | 72.7 | MURO | 28 | MURO-28-5 | 2026-10-22 | NUEVO | 2026-10-22 | 15.54 | -7.5
23472 - TERRA PPTO C (MANZANA 4) | M-1205 | Outinord IND 1/2" | Concreto | Muros torre 1 eje 6 al 11 entre F-J apt 1301,1312 | 2025-08-04 | 2025-08-09 | 2025-08-12 | 5 | 27.5 | 19.6 | 71.3 | MURO | 28 | MURO-28-5 | 2026-10-22 | NUEVO | 2026-10-22 | 15.54 | -7.9
23472 - TERRA PPTO C (MANZANA 4) | M-1207 | Outinord IND 1/2" | Concreto | Muros torre 1 eje 1 al 5 entre A-F apto 1304.1305 | 2025-08-05 | 2025-09-02 | 2025-09-03 | 28 | 27.5 | 31 | 112.7 | MURO | 28 | MURO-28-28 | 2026-10-22 | NUEVO | 2026-10-22 | 28 | 3.5
23472 - TERRA PPTO C (MANZANA 4) | M-1207 | Outinord IND 1/2" | Concreto | Muros torre 1 eje 1 al 5 entre A-F apto 1304.1305 | 2025-08-05 | 2025-09-02 | 2025-09-03 | 28 | 27.5 | 29.8 | 108.4 | MURO | 28 | MURO-28-28 | 2026-10-22 | NUEVO | 2026-10-22 | 28 | 2.3
23472 - TERRA PPTO C (MANZANA 4) | M-1207 | Outinord IND 1/2" | Concreto | Muros torre 1 eje 1 al 5 entre A-F apto 1304.1305 | 2025-08-05 | 2025-09-02 | 2025-09-03 | 28 | 27.5 | 30.3 | 110.2 | MURO | 28 | MURO-28-28 | 2026-10-22 | NUEVO | 2026-10-22 | 28 | 2.8
23472 - TERRA PPTO C (MANZANA 4) | M-1207 | Outinord IND 1/2" | Concreto | Muros torre 1 eje 1 al 5 entre A-F apto 1304.1305 | 2025-08-05 | 2025-08-19 | 2025-08-21 | 14 | 27.5 | 27.2 | 98.9 | MURO | 28 | MURO-28-14 | 2026-10-22 | NUEVO | 2026-10-22 | 21.65 | -0.3
23472 - TERRA PPTO C (MANZANA 4) | M-1207 | Outinord IND 1/2" | Concreto | Muros torre 1 eje 1 al 5 entre A-F apto 1304.1305 | 2025-08-05 | 2025-08-19 | 2025-08-21 | 14 | 27.5 | 26.9 | 97.8 | MURO | 28 | MURO-28-14 | 2026-10-22 | NUEVO | 2026-10-22 | 21.65 | -0.6
23472 - TERRA PPTO C (MANZANA 4) | M-1207 | Outinord IND 1/2" | Concreto | Muros torre 1 eje 1 al 5 entre A-F apto 1304.1305 | 2025-08-05 | 2025-08-12 | 2025-08-14 | 7 | 27.5 | 22.8 | 82.9 | MURO | 28 | MURO-28-7 | 2026-10-22 | NUEVO | 2026-10-22 | 18.48 | -4.7
23472 - TERRA PPTO C (MANZANA 4) | M-1207 | Outinord IND 1/2" | Concreto | Muros torre 1 eje 1 al 5 entre A-F apto 1304.1305 | 2025-08-05 | 2025-08-12 | 2025-08-14 | 7 | 27.5 | 22.2 | 80.7 | MURO | 28 | MURO-28-7 | 2026-10-22 | NUEVO | 2026-10-22 | 18.48 | -5.3
23472 - TERRA PPTO C (MANZANA 4) | M-1207 | Outinord IND 1/2" | Concreto | Muros torre 1 eje 1 al 5 entre A-F apto 1304.1305 | 2025-08-05 | 2025-08-09 | 2025-08-12 | 4 | 27.5 | 18.9 | 68.7 | MURO | 28 | MURO-28-4 | 2026-10-22 | NUEVO | 2026-10-22 | 14.07 | -8.6
23472 - TERRA PPTO C (MANZANA 4) | M-1207 | Outinord IND 1/2" | Concreto | Muros torre 1 eje 1 al 5 entre A-F apto 1304.1305 | 2025-08-05 | 2025-08-09 | 2025-08-12 | 4 | 27.5 | 18.6 | 67.6 | MURO | 28 | MURO-28-4 | 2026-10-22 | NUEVO | 2026-10-22 | 14.07 | -8.9
23472 - TERRA PPTO C (MANZANA 4) | M-1208 | Outinord IND 1" | Concreto | Salón comunal muros que conforman la escalera tipo 1 foso ascensor eje 3 al 4 entre A-B cubierta y columnas C-5 ejes 3-A, 4-A | 2025-08-06 | 2025-09-03 | 2025-09-03 | 28 | 27.5 | 35 | 127.3 | MURO | 28 | MURO-28-28 | 2026-10-22 | NUEVO | 2026-10-22 | 28 | 7.5
23472 - TERRA PPTO C (MANZANA 4) | M-1208 | Outinord IND 1" | Concreto | Salón comunal muros que conforman la escalera tipo 1 foso ascensor eje 3 al 4 entre A-B cubierta y columnas C-5 ejes 3-A, 4-A | 2025-08-06 | 2025-09-03 | 2025-09-03 | 28 | 27.5 | 34.8 | 126.5 | MURO | 28 | MURO-28-28 | 2026-10-22 | NUEVO | 2026-10-22 | 28 | 7.3
23472 - TERRA PPTO C (MANZANA 4) | M-1208 | Outinord IND 1" | Concreto | Salón comunal muros que conforman la escalera tipo 1 foso ascensor eje 3 al 4 entre A-B cubierta y columnas C-5 ejes 3-A, 4-A | 2025-08-06 | 2025-09-03 | 2025-09-03 | 28 | 27.5 | 34.4 | 125.1 | MURO | 28 | MURO-28-28 | 2026-10-22 | NUEVO | 2026-10-22 | 28 | 6.9
23472 - TERRA PPTO C (MANZANA 4) | M-1208 | Outinord IND 1" | Concreto | Salón comunal muros que conforman la escalera tipo 1 foso ascensor eje 3 al 4 entre A-B cubierta y columnas C-5 ejes 3-A, 4-A | 2025-08-06 | 2025-08-20 | 2025-08-21 | 14 | 27.5 | 30.3 | 110.2 | MURO | 28 | MURO-28-14 | 2026-10-22 | NUEVO | 2026-10-22 | 21.65 | 2.8
23472 - TERRA PPTO C (MANZANA 4) | M-1208 | Outinord IND 1" | Concreto | Salón comunal muros que conforman la escalera tipo 1 foso ascensor eje 3 al 4 entre A-B cubierta y columnas C-5 ejes 3-A, 4-A | 2025-08-06 | 2025-08-20 | 2025-08-21 | 14 | 27.5 | 30.2 | 109.8 | MURO | 28 | MURO-28-14 | 2026-10-22 | NUEVO | 2026-10-22 | 21.65 | 2.7
23472 - TERRA PPTO C (MANZANA 4) | M-1208 | Outinord IND 1" | Concreto | Salón comunal muros que conforman la escalera tipo 1 foso ascensor eje 3 al 4 entre A-B cubierta y columnas C-5 ejes 3-A, 4-A | 2025-08-06 | 2025-08-13 | 2025-08-14 | 7 | 27.5 | 23.8 | 86.5 | MURO | 28 | MURO-28-7 | 2026-10-22 | NUEVO | 2026-10-22 | 18.48 | -3.7
23472 - TERRA PPTO C (MANZANA 4) | M-1208 | Outinord IND 1" | Concreto | Salón comunal muros que conforman la escalera tipo 1 foso ascensor eje 3 al 4 entre A-B cubierta y columnas C-5 ejes 3-A, 4-A | 2025-08-06 | 2025-08-13 | 2025-08-14 | 7 | 27.5 | 23.3 | 84.7 | MURO | 28 | MURO-28-7 | 2026-10-22 | NUEVO | 2026-10-22 | 18.48 | -4.2
23472 - TERRA PPTO C (MANZANA 4) | M-1208 | Outinord IND 1" | Concreto | Salón comunal muros que conforman la escalera tipo 1 foso ascensor eje 3 al 4 entre A-B cubierta y columnas C-5 ejes 3-A, 4-A | 2025-08-06 | 2025-08-09 | 2025-08-12 | 3 | 27.5 | 17.8 | 64.7 | MURO | 28 | MURO-28-3 | 2026-10-22 | NUEVO | 2026-10-22 | 12.6 | -9.7
23472 - TERRA PPTO C (MANZANA 4) | M-1208 | Outinord IND 1" | Concreto | Salón comunal muros que conforman la escalera tipo 1 foso ascensor eje 3 al 4 entre A-B cubierta y columnas C-5 ejes 3-A, 4-A | 2025-08-06 | 2025-08-09 | 2025-08-12 | 3 | 27.5 | 17.4 | 63.3 | MURO | 28 | MURO-28-3 | 2026-10-22 | NUEVO | 2026-10-22 | 12.6 | -10.1
23472 - TERRA PPTO C (MANZANA 4) | M-1212 | Outinord IND 1/2" | Concreto | Muros torre 1 eje 12 al 19 entre A-E apt 1408, 1409 | 2025-08-11 | 2025-09-08 | 2025-09-13 | 28 | 27.6 | 36.7 | 133 | MURO | 28 | MURO-28-28 | 2026-10-22 | NUEVO | 2026-10-22 | 28 | 9.1
23472 - TERRA PPTO C (MANZANA 4) | M-1212 | Outinord IND 1/2" | Concreto | Muros torre 1 eje 12 al 19 entre A-E apt 1408, 1409 | 2025-08-11 | 2025-09-08 | 2025-09-13 | 28 | 27.6 | 36 | 130.4 | MURO | 28 | MURO-28-28 | 2026-10-22 | NUEVO | 2026-10-22 | 28 | 8.4
23472 - TERRA PPTO C (MANZANA 4) | M-1212 | Outinord IND 1/2" | Concreto | Muros torre 1 eje 12 al 19 entre A-E apt 1408, 1409 | 2025-08-11 | 2025-09-08 | 2025-09-13 | 28 | 27.6 | 36.3 | 131.5 | MURO | 28 | MURO-28-28 | 2026-10-22 | NUEVO | 2026-10-22 | 28 | 8.7
23472 - TERRA PPTO C (MANZANA 4) | M-1212 | Outinord IND 1/2" | Concreto | Muros torre 1 eje 12 al 19 entre A-E apt 1408, 1409 | 2025-08-11 | 2025-08-25 | 2025-08-26 | 14 | 27.6 | 31.1 | 112.7 | MURO | 28 | MURO-28-14 | 2026-10-22 | NUEVO | 2026-10-22 | 21.65 | 3.5
23472 - TERRA PPTO C (MANZANA 4) | M-1212 | Outinord IND 1/2" | Concreto | Muros torre 1 eje 12 al 19 entre A-E apt 1408, 1409 | 2025-08-11 | 2025-08-25 | 2025-08-26 | 14 | 27.6 | 31.2 | 113 | MURO | 28 | MURO-28-14 | 2026-10-22 | NUEVO | 2026-10-22 | 21.65 | 3.6
23472 - TERRA PPTO C (MANZANA 4) | M-1212 | Outinord IND 1/2" | Concreto | Muros torre 1 eje 12 al 19 entre A-E apt 1408, 1409 | 2025-08-11 | 2025-08-18 | 2025-08-19 | 7 | 27.6 | 25.7 | 93.1 | MURO | 28 | MURO-28-7 | 2026-10-22 | NUEVO | 2026-10-22 | 18.48 | -1.9
23472 - TERRA PPTO C (MANZANA 4) | M-1212 | Outinord IND 1/2" | Concreto | Muros torre 1 eje 12 al 19 entre A-E apt 1408, 1409 | 2025-08-11 | 2025-08-18 | 2025-08-19 | 7 | 27.6 | 25 | 90.6 | MURO | 28 | MURO-28-7 | 2026-10-22 | NUEVO | 2026-10-22 | 18.48 | -2.6
23472 - TERRA PPTO C (MANZANA 4) | M-1212 | Outinord IND 1/2" | Concreto | Muros torre 1 eje 12 al 19 entre A-E apt 1408, 1409 | 2025-08-11 | 2025-08-14 | 2025-08-19 | 3 | 27.6 | 20.9 | 75.7 | MURO | 28 | MURO-28-3 | 2026-10-22 | NUEVO | 2026-10-22 | 12.6 | -6.7
23472 - TERRA PPTO C (MANZANA 4) | M-1212 | Outinord IND 1/2" | Concreto | Muros torre 1 eje 12 al 19 entre A-E apt 1408, 1409 | 2025-08-11 | 2025-08-14 | 2025-08-19 | 3 | 27.6 | 20.6 | 74.6 | MURO | 28 | MURO-28-3 | 2026-10-22 | NUEVO | 2026-10-22 | 12.6 | -7
23472 - TERRA PPTO C (MANZANA 4) | M-1213 | Outinord IND 1" | Concreto | Salón comunal escalera tipo 1 eje 3 al 4 entre A-B piso 3 al piso 4 media caña muro perimetral junta cimentación sótano | 2025-08-12 | 2025-09-09 | 2025-09-15 | 28 | 27.6 | 31.2 | 113 | MURO | 28 | MURO-28-28 | 2026-10-22 | NUEVO | 2026-10-22 | 28 | 3.6
23472 - TERRA PPTO C (MANZANA 4) | M-1213 | Outinord IND 1" | Concreto | Salón comunal escalera tipo 1 eje 3 al 4 entre A-B piso 3 al piso 4 media caña muro perimetral junta cimentación sótano | 2025-08-12 | 2025-09-09 | 2025-09-15 | 28 | 27.6 | 30.5 | 110.5 | MURO | 28 | MURO-28-28 | 2026-10-22 | NUEVO | 2026-10-22 | 28 | 2.9
23472 - TERRA PPTO C (MANZANA 4) | M-1213 | Outinord IND 1" | Concreto | Salón comunal escalera tipo 1 eje 3 al 4 entre A-B piso 3 al piso 4 media caña muro perimetral junta cimentación sótano | 2025-08-12 | 2025-09-09 | 2025-09-15 | 28 | 27.6 | 31 | 112.3 | MURO | 28 | MURO-28-28 | 2026-10-22 | NUEVO | 2026-10-22 | 28 | 3.4
23472 - TERRA PPTO C (MANZANA 4) | M-1213 | Outinord IND 1" | Concreto | Salón comunal escalera tipo 1 eje 3 al 4 entre A-B piso 3 al piso 4 media caña muro perimetral junta cimentación sótano | 2025-08-12 | 2025-08-26 | 2025-08-28 | 14 | 27.6 | 24.1 | 87.3 | MURO | 28 | MURO-28-14 | 2026-10-22 | NUEVO | 2026-10-22 | 21.65 | -3.5
23472 - TERRA PPTO C (MANZANA 4) | M-1213 | Outinord IND 1" | Concreto | Salón comunal escalera tipo 1 eje 3 al 4 entre A-B piso 3 al piso 4 media caña muro perimetral junta cimentación sótano | 2025-08-12 | 2025-08-26 | 2025-08-28 | 14 | 27.6 | 23.1 | 83.7 | MURO | 28 | MURO-28-14 | 2026-10-22 | NUEVO | 2026-10-22 | 21.65 | -4.5
23472 - TERRA PPTO C (MANZANA 4) | M-1213 | Outinord IND 1" | Concreto | Salón comunal escalera tipo 1 eje 3 al 4 entre A-B piso 3 al piso 4 media caña muro perimetral junta cimentación sótano | 2025-08-12 | 2025-08-19 | 2025-08-21 | 7 | 27.6 | 17.4 | 63 | MURO | 28 | MURO-28-7 | 2026-10-22 | NUEVO | 2026-10-22 | 18.48 | -10.2
23472 - TERRA PPTO C (MANZANA 4) | M-1213 | Outinord IND 1" | Concreto | Salón comunal escalera tipo 1 eje 3 al 4 entre A-B piso 3 al piso 4 media caña muro perimetral junta cimentación sótano | 2025-08-12 | 2025-08-19 | 2025-08-21 | 7 | 27.6 | 17 | 61.6 | MURO | 28 | MURO-28-7 | 2026-10-22 | NUEVO | 2026-10-22 | 18.48 | -10.6
23472 - TERRA PPTO C (MANZANA 4) | M-1213 | Outinord IND 1" | Concreto | Salón comunal escalera tipo 1 eje 3 al 4 entre A-B piso 3 al piso 4 media caña muro perimetral junta cimentación sótano | 2025-08-12 | 2025-08-15 | 2025-08-19 | 3 | 27.6 | 13.5 | 48.9 | MURO | 28 | MURO-28-3 | 2026-10-22 | NUEVO | 2026-10-22 | 12.6 | -14.1
23472 - TERRA PPTO C (MANZANA 4) | M-1213 | Outinord IND 1" | Concreto | Salón comunal escalera tipo 1 eje 3 al 4 entre A-B piso 3 al piso 4 media caña muro perimetral junta cimentación sótano | 2025-08-12 | 2025-08-15 | 2025-08-19 | 3 | 27.6 | 13.2 | 47.8 | MURO | 28 | MURO-28-3 | 2026-10-22 | NUEVO | 2026-10-22 | 12.6 | -14.4
23472 - TERRA PPTO C (MANZANA 4) | M-1215 | Outinord IND ½" | Concreto | Muros torre 1 eje 12 al 19 entre F - J apto 1411, 1410 | 2025-08-12 | 2025-09-09 | 2025-09-15 | 28 | 27.6 | 44.2 | 160.1 | MURO | 28 | MURO-28-28 | 2026-10-22 | NUEVO | 2026-10-22 | 28 | 16.6
23472 - TERRA PPTO C (MANZANA 4) | M-1215 | Outinord IND ½" | Concreto | Muros torre 1 eje 12 al 19 entre F - J apto 1411, 1410 | 2025-08-12 | 2025-09-09 | 2025-09-15 | 28 | 27.6 | 45.3 | 164.1 | MURO | 28 | MURO-28-28 | 2026-10-22 | NUEVO | 2026-10-22 | 28 | 17.7
23472 - TERRA PPTO C (MANZANA 4) | M-1215 | Outinord IND ½" | Concreto | Muros torre 1 eje 12 al 19 entre F - J apto 1411, 1410 | 2025-08-12 | 2025-09-09 | 2025-09-15 | 28 | 27.6 | 44.9 | 162.7 | MURO | 28 | MURO-28-28 | 2026-10-22 | NUEVO | 2026-10-22 | 28 | 17.3
23472 - TERRA PPTO C (MANZANA 4) | M-1215 | Outinord IND ½" | Concreto | Muros torre 1 eje 12 al 19 entre F - J apto 1411, 1410 | 2025-08-12 | 2025-08-26 | 2025-08-28 | 14 | 27.6 | 38.7 | 140.2 | MURO | 28 | MURO-28-14 | 2026-10-22 | NUEVO | 2026-10-22 | 21.65 | 11.1
23472 - TERRA PPTO C (MANZANA 4) | M-1215 | Outinord IND ½" | Concreto | Muros torre 1 eje 12 al 19 entre F - J apto 1411, 1410 | 2025-08-12 | 2025-08-26 | 2025-08-28 | 14 | 27.6 | 37.5 | 135.9 | MURO | 28 | MURO-28-14 | 2026-10-22 | NUEVO | 2026-10-22 | 21.65 | 9.9
23472 - TERRA PPTO C (MANZANA 4) | M-1215 | Outinord IND ½" | Concreto | Muros torre 1 eje 12 al 19 entre F - J apto 1411, 1410 | 2025-08-12 | 2025-08-19 | 2025-08-21 | 7 | 27.6 | 33.2 | 120.3 | MURO | 28 | MURO-28-7 | 2026-10-22 | NUEVO | 2026-10-22 | 18.48 | 5.6
23472 - TERRA PPTO C (MANZANA 4) | M-1215 | Outinord IND ½" | Concreto | Muros torre 1 eje 12 al 19 entre F - J apto 1411, 1410 | 2025-08-12 | 2025-08-19 | 2025-08-21 | 7 | 27.6 | 32.2 | 116.7 | MURO | 28 | MURO-28-7 | 2026-10-22 | NUEVO | 2026-10-22 | 18.48 | 4.6
23472 - TERRA PPTO C (MANZANA 4) | M-1215 | Outinord IND ½" | Concreto | Muros torre 1 eje 12 al 19 entre F - J apto 1411, 1410 | 2025-08-12 | 2025-08-15 | 2025-08-19 | 3 | 27.6 | 22.5 | 81.5 | MURO | 28 | MURO-28-3 | 2026-10-22 | NUEVO | 2026-10-22 | 12.6 | -5.1
23472 - TERRA PPTO C (MANZANA 4) | M-1215 | Outinord IND ½" | Concreto | Muros torre 1 eje 12 al 19 entre F - J apto 1411, 1410 | 2025-08-12 | 2025-08-15 | 2025-08-19 | 3 | 27.6 | 21.8 | 79 | MURO | 28 | MURO-28-3 | 2026-10-22 | NUEVO | 2026-10-22 | 12.6 | -5.8
23472 - TERRA PPTO C (MANZANA 4) | M-1218 | Outinord IND 1/2" | Concreto | Muros torre 1 eje 6 al 11 entre A - E apt 1406, 1407 | 2025-08-13 | 2025-09-10 | 2025-09-15 | 28 | 27.6 | 34.1 | 123.6 | MURO | 28 | MURO-28-28 | 2026-10-22 | NUEVO | 2026-10-22 | 28 | 6.5
23472 - TERRA PPTO C (MANZANA 4) | M-1218 | Outinord IND 1/2" | Concreto | Muros torre 1 eje 6 al 11 entre A - E apt 1406, 1407 | 2025-08-13 | 2025-09-10 | 2025-09-15 | 28 | 27.6 | 33.4 | 121 | MURO | 28 | MURO-28-28 | 2026-10-22 | NUEVO | 2026-10-22 | 28 | 5.8
23472 - TERRA PPTO C (MANZANA 4) | M-1218 | Outinord IND 1/2" | Concreto | Muros torre 1 eje 6 al 11 entre A - E apt 1406, 1407 | 2025-08-13 | 2025-09-10 | 2025-09-15 | 28 | 27.6 | 33.1 | 119.9 | MURO | 28 | MURO-28-28 | 2026-10-22 | NUEVO | 2026-10-22 | 28 | 5.5
23472 - TERRA PPTO C (MANZANA 4) | M-1218 | Outinord IND 1/2" | Concreto | Muros torre 1 eje 6 al 11 entre A - E apt 1406, 1407 | 2025-08-13 | 2025-08-27 | 2025-08-28 | 14 | 27.6 | 30.3 | 109.8 | MURO | 28 | MURO-28-14 | 2026-10-22 | NUEVO | 2026-10-22 | 21.65 | 2.7
23472 - TERRA PPTO C (MANZANA 4) | M-1218 | Outinord IND 1/2" | Concreto | Muros torre 1 eje 6 al 11 entre A - E apt 1406, 1407 | 2025-08-13 | 2025-08-27 | 2025-08-28 | 14 | 27.6 | 30.5 | 110.5 | MURO | 28 | MURO-28-14 | 2026-10-22 | NUEVO | 2026-10-22 | 21.65 | 2.9
23472 - TERRA PPTO C (MANZANA 4) | M-1218 | Outinord IND 1/2" | Concreto | Muros torre 1 eje 6 al 11 entre A - E apt 1406, 1407 | 2025-08-13 | 2025-08-20 | 2025-08-21 | 7 | 27.6 | 25.6 | 92.8 | MURO | 28 | MURO-28-7 | 2026-10-22 | NUEVO | 2026-10-22 | 18.48 | -2
23472 - TERRA PPTO C (MANZANA 4) | M-1218 | Outinord IND 1/2" | Concreto | Muros torre 1 eje 6 al 11 entre A - E apt 1406, 1407 | 2025-08-13 | 2025-08-20 | 2025-08-21 | 7 | 27.6 | 24.8 | 89.9 | MURO | 28 | MURO-28-7 | 2026-10-22 | NUEVO | 2026-10-22 | 18.48 | -2.8
23472 - TERRA PPTO C (MANZANA 4) | M-1218 | Outinord IND 1/2" | Concreto | Muros torre 1 eje 6 al 11 entre A - E apt 1406, 1407 | 2025-08-13 | 2025-08-16 | 2025-08-19 | 3 | 27.6 | 21.9 | 79.3 | MURO | 28 | MURO-28-3 | 2026-10-22 | NUEVO | 2026-10-22 | 12.6 | -5.7
23472 - TERRA PPTO C (MANZANA 4) | M-1218 | Outinord IND 1/2" | Concreto | Muros torre 1 eje 6 al 11 entre A - E apt 1406, 1407 | 2025-08-13 | 2025-08-16 | 2025-08-19 | 3 | 27.6 | 21.7 | 78.6 | MURO | 28 | MURO-28-3 | 2026-10-22 | NUEVO | 2026-10-22 | 12.6 | -5.9
23472 - TERRA PPTO C (MANZANA 4) | M-1225 | Outinord IND ½" | Concreto | Muros torre 1 eje 12 al 19 entre A - E apto 1508, 1509 | 2025-08-20 | 2025-09-17 | 2025-09-23 | 28 | 27.6 | 33.9 | 122.8 | MURO | 28 | MURO-28-28 | 2026-10-22 | NUEVO | 2026-10-22 | 28 | 6.3
23472 - TERRA PPTO C (MANZANA 4) | M-1225 | Outinord IND ½" | Concreto | Muros torre 1 eje 12 al 19 entre A - E apto 1508, 1509 | 2025-08-20 | 2025-09-17 | 2025-09-23 | 28 | 27.6 | 32.7 | 118.5 | MURO | 28 | MURO-28-28 | 2026-10-22 | NUEVO | 2026-10-22 | 28 | 5.1
23472 - TERRA PPTO C (MANZANA 4) | M-1225 | Outinord IND ½" | Concreto | Muros torre 1 eje 12 al 19 entre A - E apto 1508, 1509 | 2025-08-20 | 2025-09-17 | 2025-09-23 | 28 | 27.6 | 32.9 | 119.2 | MURO | 28 | MURO-28-28 | 2026-10-22 | NUEVO | 2026-10-22 | 28 | 5.3
23472 - TERRA PPTO C (MANZANA 4) | M-1225 | Outinord IND ½" | Concreto | Muros torre 1 eje 12 al 19 entre A - E apto 1508, 1509 | 2025-08-20 | 2025-09-03 | 2025-09-05 | 14 | 27.6 | 27.4 | 99.3 | MURO | 28 | MURO-28-14 | 2026-10-22 | NUEVO | 2026-10-22 | 21.65 | -0.2
23472 - TERRA PPTO C (MANZANA 4) | M-1225 | Outinord IND ½" | Concreto | Muros torre 1 eje 12 al 19 entre A - E apto 1508, 1509 | 2025-08-20 | 2025-09-03 | 2025-09-05 | 14 | 27.6 | 26.8 | 97.1 | MURO | 28 | MURO-28-14 | 2026-10-22 | NUEVO | 2026-10-22 | 21.65 | -0.8
23472 - TERRA PPTO C (MANZANA 4) | M-1225 | Outinord IND ½" | Concreto | Muros torre 1 eje 12 al 19 entre A - E apto 1508, 1509 | 2025-08-20 | 2025-08-27 | 2025-08-28 | 7 | 27.6 | 23.8 | 86.2 | MURO | 28 | MURO-28-7 | 2026-10-22 | NUEVO | 2026-10-22 | 18.48 | -3.8
23472 - TERRA PPTO C (MANZANA 4) | M-1225 | Outinord IND ½" | Concreto | Muros torre 1 eje 12 al 19 entre A - E apto 1508, 1509 | 2025-08-20 | 2025-08-27 | 2025-08-28 | 7 | 27.6 | 23.4 | 84.8 | MURO | 28 | MURO-28-7 | 2026-10-22 | NUEVO | 2026-10-22 | 18.48 | -4.2
23472 - TERRA PPTO C (MANZANA 4) | M-1225 | Outinord IND ½" | Concreto | Muros torre 1 eje 12 al 19 entre A - E apto 1508, 1509 | 2025-08-20 | 2025-08-23 | 2025-08-26 | 3 | 27.6 | 19.2 | 69.6 | MURO | 28 | MURO-28-3 | 2026-10-22 | NUEVO | 2026-10-22 | 12.6 | -8.4
23472 - TERRA PPTO C (MANZANA 4) | M-1225 | Outinord IND ½" | Concreto | Muros torre 1 eje 12 al 19 entre A - E apto 1508, 1509 | 2025-08-20 | 2025-08-23 | 2025-08-26 | 3 | 27.6 | 19 | 68.8 | MURO | 28 | MURO-28-3 | 2026-10-22 | NUEVO | 2026-10-22 | 12.6 | -8.6
23472 - TERRA PPTO C (MANZANA 4) | M-1228 | Outinord IND ½" | Concreto | Muros torre 1 eje 11 al 19 entre F - J apto 1511, 1510 | 2025-08-21 | 2025-09-18 | 2025-09-23 | 28 | 27.6 | 33.6 | 121.7 | MURO | 28 | MURO-28-28 | 2026-10-22 | NUEVO | 2026-10-22 | 28 | 6
23472 - TERRA PPTO C (MANZANA 4) | M-1228 | Outinord IND ½" | Concreto | Muros torre 1 eje 11 al 19 entre F - J apto 1511, 1510 | 2025-08-21 | 2025-09-18 | 2025-09-23 | 28 | 27.6 | 33.7 | 122.1 | MURO | 28 | MURO-28-28 | 2026-10-22 | NUEVO | 2026-10-22 | 28 | 6.1
23472 - TERRA PPTO C (MANZANA 4) | M-1228 | Outinord IND ½" | Concreto | Muros torre 1 eje 11 al 19 entre F - J apto 1511, 1510 | 2025-08-21 | 2025-09-18 | 2025-09-23 | 28 | 27.6 | 32.5 | 117.8 | MURO | 28 | MURO-28-28 | 2026-10-22 | NUEVO | 2026-10-22 | 28 | 4.9
23472 - TERRA PPTO C (MANZANA 4) | M-1228 | Outinord IND ½" | Concreto | Muros torre 1 eje 11 al 19 entre F - J apto 1511, 1510 | 2025-08-21 | 2025-09-04 | 2025-09-05 | 14 | 27.6 | 27.5 | 99.6 | MURO | 28 | MURO-28-14 | 2026-10-22 | NUEVO | 2026-10-22 | 21.65 | -0.1
23472 - TERRA PPTO C (MANZANA 4) | M-1228 | Outinord IND ½" | Concreto | Muros torre 1 eje 11 al 19 entre F - J apto 1511, 1510 | 2025-08-21 | 2025-09-04 | 2025-09-05 | 14 | 27.6 | 26.5 | 96 | MURO | 28 | MURO-28-14 | 2026-10-22 | NUEVO | 2026-10-22 | 21.65 | -1.1
23472 - TERRA PPTO C (MANZANA 4) | M-1228 | Outinord IND ½" | Concreto | Muros torre 1 eje 11 al 19 entre F - J apto 1511, 1510 | 2025-08-21 | 2025-08-28 | 2025-09-03 | 7 | 27.6 | 20.9 | 75.7 | MURO | 28 | MURO-28-7 | 2026-10-22 | NUEVO | 2026-10-22 | 18.48 | -6.7
23472 - TERRA PPTO C (MANZANA 4) | M-1228 | Outinord IND ½" | Concreto | Muros torre 1 eje 11 al 19 entre F - J apto 1511, 1510 | 2025-08-21 | 2025-08-28 | 2025-09-03 | 7 | 27.6 | 20.1 | 72.8 | MURO | 28 | MURO-28-7 | 2026-10-22 | NUEVO | 2026-10-22 | 18.48 | -7.5
23472 - TERRA PPTO C (MANZANA 4) | M-1228 | Outinord IND ½" | Concreto | Muros torre 1 eje 11 al 19 entre F - J apto 1511, 1510 | 2025-08-21 | 2025-08-24 | 2025-08-26 | 3 | 27.6 | 12.5 | 45.3 | MURO | 28 | MURO-28-3 | 2026-10-22 | NUEVO | 2026-10-22 | 12.6 | -15.1
23472 - TERRA PPTO C (MANZANA 4) | M-1228 | Outinord IND ½" | Concreto | Muros torre 1 eje 11 al 19 entre F - J apto 1511, 1510 | 2025-08-21 | 2025-08-24 | 2025-08-26 | 3 | 27.6 | 12.1 | 43.8 | MURO | 28 | MURO-28-3 | 2026-10-22 | NUEVO | 2026-10-22 | 12.6 | -15.5
23472 - TERRA PPTO C (MANZANA 4) | M-1230 | Outinord IND ½" | Concreto | Muros torre 1 eje 6 al 11 entre A - E apto 1506, 1507 | 2025-08-22 | 2025-09-19 | 2025-09-23 | 28 | 27.6 | 48.1 | 174.3 | MURO | 28 | MURO-28-28 | 2026-10-22 | NUEVO | 2026-10-22 | 28 | 20.5
23472 - TERRA PPTO C (MANZANA 4) | M-1230 | Outinord IND ½" | Concreto | Muros torre 1 eje 6 al 11 entre A - E apto 1506, 1507 | 2025-08-22 | 2025-09-19 | 2025-09-23 | 28 | 27.6 | 49.9 | 180.8 | MURO | 28 | MURO-28-28 | 2026-10-22 | NUEVO | 2026-10-22 | 28 | 22.3
23472 - TERRA PPTO C (MANZANA 4) | M-1230 | Outinord IND ½" | Concreto | Muros torre 1 eje 6 al 11 entre A - E apto 1506, 1507 | 2025-08-22 | 2025-09-19 | 2025-09-23 | 28 | 27.6 | 47.9 | 173.6 | MURO | 28 | MURO-28-28 | 2026-10-22 | NUEVO | 2026-10-22 | 28 | 20.3
23472 - TERRA PPTO C (MANZANA 4) | M-1230 | Outinord IND ½" | Concreto | Muros torre 1 eje 6 al 11 entre A - E apto 1506, 1507 | 2025-08-22 | 2025-09-05 | 2025-09-08 | 14 | 27.6 | 43.9 | 159.1 | MURO | 28 | MURO-28-14 | 2026-10-22 | NUEVO | 2026-10-22 | 21.65 | 16.3
23472 - TERRA PPTO C (MANZANA 4) | M-1230 | Outinord IND ½" | Concreto | Muros torre 1 eje 6 al 11 entre A - E apto 1506, 1507 | 2025-08-22 | 2025-09-05 | 2025-09-08 | 14 | 27.6 | 42.6 | 154.3 | MURO | 28 | MURO-28-14 | 2026-10-22 | NUEVO | 2026-10-22 | 21.65 | 15
23472 - TERRA PPTO C (MANZANA 4) | M-1230 | Outinord IND ½" | Concreto | Muros torre 1 eje 6 al 11 entre A - E apto 1506, 1507 | 2025-08-22 | 2025-08-29 | 2025-09-03 | 7 | 27.6 | 38 | 137.7 | MURO | 28 | MURO-28-7 | 2026-10-22 | NUEVO | 2026-10-22 | 18.48 | 10.4
23472 - TERRA PPTO C (MANZANA 4) | M-1230 | Outinord IND ½" | Concreto | Muros torre 1 eje 6 al 11 entre A - E apto 1506, 1507 | 2025-08-22 | 2025-08-29 | 2025-09-03 | 7 | 27.6 | 36.7 | 133 | MURO | 28 | MURO-28-7 | 2026-10-22 | NUEVO | 2026-10-22 | 18.48 | 9.1
23472 - TERRA PPTO C (MANZANA 4) | M-1230 | Outinord IND ½" | Concreto | Muros torre 1 eje 6 al 11 entre A - E apto 1506, 1507 | 2025-08-22 | 2025-08-26 | 2025-08-28 | 4 | 27.6 | 32.2 | 116.7 | MURO | 28 | MURO-28-4 | 2026-10-22 | NUEVO | 2026-10-22 | 14.07 | 4.6
23472 - TERRA PPTO C (MANZANA 4) | M-1230 | Outinord IND ½" | Concreto | Muros torre 1 eje 6 al 11 entre A - E apto 1506, 1507 | 2025-08-22 | 2025-08-26 | 2025-08-28 | 4 | 27.6 | 31 | 112.3 | MURO | 28 | MURO-28-4 | 2026-10-22 | NUEVO | 2026-10-22 | 14.07 | 3.4
23472 - TERRA PPTO C (MANZANA 4) | M-1232 | Outinord IND ½" | Concreto | Muros torre 1 eje 16 al 11 entre F - J apto 1501, 1512 | 2025-08-23 | 2025-09-20 | 2025-09-23 | 28 | 27.6 | 33.7 | 122.1 | MURO | 28 | MURO-28-28 | 2026-10-22 | NUEVO | 2026-10-22 | 28 | 6.1
23472 - TERRA PPTO C (MANZANA 4) | M-1232 | Outinord IND ½" | Concreto | Muros torre 1 eje 16 al 11 entre F - J apto 1501, 1512 | 2025-08-23 | 2025-09-20 | 2025-09-23 | 28 | 27.6 | 32.5 | 117.8 | MURO | 28 | MURO-28-28 | 2026-10-22 | NUEVO | 2026-10-22 | 28 | 4.9
23472 - TERRA PPTO C (MANZANA 4) | M-1232 | Outinord IND ½" | Concreto | Muros torre 1 eje 16 al 11 entre F - J apto 1501, 1512 | 2025-08-23 | 2025-09-20 | 2025-09-23 | 28 | 27.6 | 32.6 | 118.1 | MURO | 28 | MURO-28-28 | 2026-10-22 | NUEVO | 2026-10-22 | 28 | 5
23472 - TERRA PPTO C (MANZANA 4) | M-1232 | Outinord IND ½" | Concreto | Muros torre 1 eje 16 al 11 entre F - J apto 1501, 1512 | 2025-08-23 | 2025-09-06 | 2025-09-08 | 14 | 27.6 | 27 | 97.8 | MURO | 28 | MURO-28-14 | 2026-10-22 | NUEVO | 2026-10-22 | 21.65 | -0.6
23472 - TERRA PPTO C (MANZANA 4) | M-1232 | Outinord IND ½" | Concreto | Muros torre 1 eje 16 al 11 entre F - J apto 1501, 1512 | 2025-08-23 | 2025-09-06 | 2025-09-08 | 14 | 27.6 | 27.9 | 101.1 | MURO | 28 | MURO-28-14 | 2026-10-22 | NUEVO | 2026-10-22 | 21.65 | 0.3
23472 - TERRA PPTO C (MANZANA 4) | M-1232 | Outinord IND ½" | Concreto | Muros torre 1 eje 16 al 11 entre F - J apto 1501, 1512 | 2025-08-23 | 2025-08-30 | 2025-09-03 | 7 | 27.6 | 22.8 | 82.6 | MURO | 28 | MURO-28-7 | 2026-10-22 | NUEVO | 2026-10-22 | 18.48 | -4.8
23472 - TERRA PPTO C (MANZANA 4) | M-1232 | Outinord IND ½" | Concreto | Muros torre 1 eje 16 al 11 entre F - J apto 1501, 1512 | 2025-08-23 | 2025-08-30 | 2025-09-03 | 7 | 27.6 | 23.6 | 85.5 | MURO | 28 | MURO-28-7 | 2026-10-22 | NUEVO | 2026-10-22 | 18.48 | -4
23472 - TERRA PPTO C (MANZANA 4) | M-1232 | Outinord IND ½" | Concreto | Muros torre 1 eje 16 al 11 entre F - J apto 1501, 1512 | 2025-08-23 | 2025-08-26 | 2025-08-28 | 3 | 27.6 | 17.1 | 62 | MURO | 28 | MURO-28-3 | 2026-10-22 | NUEVO | 2026-10-22 | 12.6 | -10.5
23472 - TERRA PPTO C (MANZANA 4) | M-1232 | Outinord IND ½" | Concreto | Muros torre 1 eje 16 al 11 entre F - J apto 1501, 1512 | 2025-08-23 | 2025-08-26 | 2025-08-28 | 3 | 27.6 | 16.8 | 60.9 | MURO | 28 | MURO-28-3 | 2026-10-22 | NUEVO | 2026-10-22 | 12.6 | -10.8
23472 - TERRA PPTO C (MANZANA 4) | M-1252 | Outinord IND 1/2" | Concreto | Muros Torre 1 eje 12 al 19 entre A-E Apt 1708,1709 | 2025-09-03 | 2025-10-01 | 2025-10-08 | 28 | 27.5 | 39.1 | 142.2 | MURO | 28 | MURO-28-28 | 2026-10-22 | NUEVO | 2026-10-22 | 28 | 11.6
23472 - TERRA PPTO C (MANZANA 4) | M-1252 | Outinord IND 1/2" | Concreto | Muros Torre 1 eje 12 al 19 entre A-E Apt 1708,1709 | 2025-09-03 | 2025-10-01 | 2025-10-08 | 28 | 27.5 | 38.6 | 140.4 | MURO | 28 | MURO-28-28 | 2026-10-22 | NUEVO | 2026-10-22 | 28 | 11.1
23472 - TERRA PPTO C (MANZANA 4) | M-1252 | Outinord IND 1/2" | Concreto | Muros Torre 1 eje 12 al 19 entre A-E Apt 1708,1709 | 2025-09-03 | 2025-10-01 | 2025-10-08 | 28 | 27.5 | 38.9 | 141.5 | MURO | 28 | MURO-28-28 | 2026-10-22 | NUEVO | 2026-10-22 | 28 | 11.4
23472 - TERRA PPTO C (MANZANA 4) | M-1252 | Outinord IND 1/2" | Concreto | Muros Torre 1 eje 12 al 19 entre A-E Apt 1708,1709 | 2025-09-03 | 2025-09-17 | 2025-09-23 | 14 | 27.5 | 35.6 | 129.5 | MURO | 28 | MURO-28-14 | 2026-10-22 | NUEVO | 2026-10-22 | 21.65 | 8.1
23472 - TERRA PPTO C (MANZANA 4) | M-1252 | Outinord IND 1/2" | Concreto | Muros Torre 1 eje 12 al 19 entre A-E Apt 1708,1709 | 2025-09-03 | 2025-09-17 | 2025-09-23 | 14 | 27.5 | 36 | 130.9 | MURO | 28 | MURO-28-14 | 2026-10-22 | NUEVO | 2026-10-22 | 21.65 | 8.5
23472 - TERRA PPTO C (MANZANA 4) | M-1252 | Outinord IND 1/2" | Concreto | Muros Torre 1 eje 12 al 19 entre A-E Apt 1708,1709 | 2025-09-03 | 2025-09-10 | 2025-09-15 | 7 | 27.5 | 30.4 | 110.5 | MURO | 28 | MURO-28-7 | 2026-10-22 | NUEVO | 2026-10-22 | 18.48 | 2.9
23472 - TERRA PPTO C (MANZANA 4) | M-1252 | Outinord IND 1/2" | Concreto | Muros Torre 1 eje 12 al 19 entre A-E Apt 1708,1709 | 2025-09-03 | 2025-09-10 | 2025-09-15 | 7 | 27.5 | 30 | 109.1 | MURO | 28 | MURO-28-7 | 2026-10-22 | NUEVO | 2026-10-22 | 18.48 | 2.5
23472 - TERRA PPTO C (MANZANA 4) | M-1252 | Outinord IND 1/2" | Concreto | Muros Torre 1 eje 12 al 19 entre A-E Apt 1708,1709 | 2025-09-03 | 2025-09-06 | 2025-09-13 | 3 | 27.5 | 26 | 94.5 | MURO | 28 | MURO-28-3 | 2026-10-22 | NUEVO | 2026-10-22 | 12.6 | -1.5
23472 - TERRA PPTO C (MANZANA 4) | M-1252 | Outinord IND 1/2" | Concreto | Muros Torre 1 eje 12 al 19 entre A-E Apt 1708,1709 | 2025-09-03 | 2025-09-06 | 2025-09-13 | 3 | 27.5 | 25.1 | 91.3 | MURO | 28 | MURO-28-3 | 2026-10-22 | NUEVO | 2026-10-22 | 12.6 | -2.4
23472 - TERRA PPTO C (MANZANA 4) | M-1254 | Outinord IND 1/2" | Concreto | Muros Torre 1 eje 12 al 19 entre F-J Apt 1710, 1711 | 2025-09-04 | 2025-10-02 | 2025-10-08 | 28 | 27.5 | 39.3 | 142.9 | MURO | 28 | MURO-28-28 | 2026-10-22 | NUEVO | 2026-10-22 | 28 | 11.8
23472 - TERRA PPTO C (MANZANA 4) | M-1254 | Outinord IND 1/2" | Concreto | Muros Torre 1 eje 12 al 19 entre F-J Apt 1710, 1711 | 2025-09-04 | 2025-10-02 | 2025-10-08 | 28 | 27.5 | 39 | 141.8 | MURO | 28 | MURO-28-28 | 2026-10-22 | NUEVO | 2026-10-22 | 28 | 11.5
23472 - TERRA PPTO C (MANZANA 4) | M-1254 | Outinord IND 1/2" | Concreto | Muros Torre 1 eje 12 al 19 entre F-J Apt 1710, 1711 | 2025-09-04 | 2025-10-02 | 2025-10-08 | 28 | 27.5 | 38.5 | 140 | MURO | 28 | MURO-28-28 | 2026-10-22 | NUEVO | 2026-10-22 | 28 | 11
23472 - TERRA PPTO C (MANZANA 4) | M-1254 | Outinord IND 1/2" | Concreto | Muros Torre 1 eje 12 al 19 entre F-J Apt 1710, 1711 | 2025-09-04 | 2025-09-18 | 2025-09-23 | 14 | 27.5 | 34.6 | 125.8 | MURO | 28 | MURO-28-14 | 2026-10-22 | NUEVO | 2026-10-22 | 21.65 | 7.1
23472 - TERRA PPTO C (MANZANA 4) | M-1254 | Outinord IND 1/2" | Concreto | Muros Torre 1 eje 12 al 19 entre F-J Apt 1710, 1711 | 2025-09-04 | 2025-09-18 | 2025-09-23 | 14 | 27.5 | 34.3 | 124.7 | MURO | 28 | MURO-28-14 | 2026-10-22 | NUEVO | 2026-10-22 | 21.65 | 6.8
23472 - TERRA PPTO C (MANZANA 4) | M-1254 | Outinord IND 1/2" | Concreto | Muros Torre 1 eje 12 al 19 entre F-J Apt 1710, 1711 | 2025-09-04 | 2025-09-11 | 2025-09-15 | 7 | 27.5 | 29.8 | 108.4 | MURO | 28 | MURO-28-7 | 2026-10-22 | NUEVO | 2026-10-22 | 18.48 | 2.3
23472 - TERRA PPTO C (MANZANA 4) | M-1254 | Outinord IND 1/2" | Concreto | Muros Torre 1 eje 12 al 19 entre F-J Apt 1710, 1711 | 2025-09-04 | 2025-09-11 | 2025-09-15 | 7 | 27.5 | 29.2 | 106.2 | MURO | 28 | MURO-28-7 | 2026-10-22 | NUEVO | 2026-10-22 | 18.48 | 1.7
23472 - TERRA PPTO C (MANZANA 4) | M-1254 | Outinord IND 1/2" | Concreto | Muros Torre 1 eje 12 al 19 entre F-J Apt 1710, 1711 | 2025-09-04 | 2025-09-07 | 2025-09-13 | 3 | 27.5 | 25 | 90.9 | MURO | 28 | MURO-28-3 | 2026-10-22 | NUEVO | 2026-10-22 | 12.6 | -2.5
23472 - TERRA PPTO C (MANZANA 4) | M-1254 | Outinord IND 1/2" | Concreto | Muros Torre 1 eje 12 al 19 entre F-J Apt 1710, 1711 | 2025-09-04 | 2025-09-07 | 2025-09-13 | 3 | 27.5 | 24.6 | 89.5 | MURO | 28 | MURO-28-3 | 2026-10-22 | NUEVO | 2026-10-22 | 12.6 | -2.9
23472 - TERRA PPTO C (MANZANA 4) | M-1257 | Outinord IND 1/2" | Concreto | Muros torre 1 eje 6 al 11 entre A-E apt 1706-1707 | 2025-09-05 | 2025-10-03 | 2025-10-08 | 28 | 27.6 | 34.1 | 123.6 | MURO | 28 | MURO-28-28 | 2026-10-22 | NUEVO | 2026-10-22 | 28 | 6.5
23472 - TERRA PPTO C (MANZANA 4) | M-1257 | Outinord IND 1/2" | Concreto | Muros torre 1 eje 6 al 11 entre A-E apt 1706-1707 | 2025-09-05 | 2025-10-03 | 2025-10-08 | 28 | 27.6 | 33.7 | 122.1 | MURO | 28 | MURO-28-28 | 2026-10-22 | NUEVO | 2026-10-22 | 28 | 6.1
23472 - TERRA PPTO C (MANZANA 4) | M-1257 | Outinord IND 1/2" | Concreto | Muros torre 1 eje 6 al 11 entre A-E apt 1706-1707 | 2025-09-05 | 2025-10-03 | 2025-10-08 | 28 | 27.6 | 33.3 | 120.7 | MURO | 28 | MURO-28-28 | 2026-10-22 | NUEVO | 2026-10-22 | 28 | 5.7
23472 - TERRA PPTO C (MANZANA 4) | M-1257 | Outinord IND 1/2" | Concreto | Muros torre 1 eje 6 al 11 entre A-E apt 1706-1707 | 2025-09-05 | 2025-09-19 | 2025-09-23 | 14 | 27.6 | 30.1 | 109.1 | MURO | 28 | MURO-28-14 | 2026-10-22 | NUEVO | 2026-10-22 | 21.65 | 2.5
23472 - TERRA PPTO C (MANZANA 4) | M-1257 | Outinord IND 1/2" | Concreto | Muros torre 1 eje 6 al 11 entre A-E apt 1706-1707 | 2025-09-05 | 2025-09-19 | 2025-09-23 | 14 | 27.6 | 29.6 | 107.2 | MURO | 28 | MURO-28-14 | 2026-10-22 | NUEVO | 2026-10-22 | 21.65 | 2
23472 - TERRA PPTO C (MANZANA 4) | M-1257 | Outinord IND 1/2" | Concreto | Muros torre 1 eje 6 al 11 entre A-E apt 1706-1707 | 2025-09-05 | 2025-09-12 | 2025-09-15 | 7 | 27.6 | 24.5 | 88.8 | MURO | 28 | MURO-28-7 | 2026-10-22 | NUEVO | 2026-10-22 | 18.48 | -3.1
23472 - TERRA PPTO C (MANZANA 4) | M-1257 | Outinord IND 1/2" | Concreto | Muros torre 1 eje 6 al 11 entre A-E apt 1706-1707 | 2025-09-05 | 2025-09-12 | 2025-09-15 | 7 | 27.6 | 24.2 | 87.7 | MURO | 28 | MURO-28-7 | 2026-10-22 | NUEVO | 2026-10-22 | 18.48 | -3.4
23472 - TERRA PPTO C (MANZANA 4) | M-1257 | Outinord IND 1/2" | Concreto | Muros torre 1 eje 6 al 11 entre A-E apt 1706-1707 | 2025-09-05 | 2025-09-09 | 2025-09-15 | 4 | 27.6 | 19.3 | 69.9 | MURO | 28 | MURO-28-4 | 2026-10-22 | NUEVO | 2026-10-22 | 14.07 | -8.3
23472 - TERRA PPTO C (MANZANA 4) | M-1257 | Outinord IND 1/2" | Concreto | Muros torre 1 eje 6 al 11 entre A-E apt 1706-1707 | 2025-09-05 | 2025-09-09 | 2025-09-15 | 4 | 27.6 | 18.8 | 68.1 | MURO | 28 | MURO-28-4 | 2026-10-22 | NUEVO | 2026-10-22 | 14.07 | -8.8
23472 - TERRA PPTO C (MANZANA 4) | M-1259 | Outinord IND 1/2" | Concreto | Muros torre 1 eje 6 al 11 entre F-J Apt. 1701, 1712 | 2025-09-06 | 2025-10-04 | 2025-10-08 | 28 | 27.6 | 33.2 | 120.3 | MURO | 28 | MURO-28-28 | 2026-10-22 | NUEVO | 2026-10-22 | 28 | 5.6
23472 - TERRA PPTO C (MANZANA 4) | M-1259 | Outinord IND 1/2" | Concreto | Muros torre 1 eje 6 al 11 entre F-J Apt. 1701, 1712 | 2025-09-06 | 2025-10-04 | 2025-10-08 | 28 | 27.6 | 33 | 119.6 | MURO | 28 | MURO-28-28 | 2026-10-22 | NUEVO | 2026-10-22 | 28 | 5.4
23472 - TERRA PPTO C (MANZANA 4) | M-1259 | Outinord IND 1/2" | Concreto | Muros torre 1 eje 6 al 11 entre F-J Apt. 1701, 1712 | 2025-09-06 | 2025-10-04 | 2025-10-08 | 28 | 27.6 | 32.4 | 117.4 | MURO | 28 | MURO-28-28 | 2026-10-22 | NUEVO | 2026-10-22 | 28 | 4.8
23472 - TERRA PPTO C (MANZANA 4) | M-1259 | Outinord IND 1/2" | Concreto | Muros torre 1 eje 6 al 11 entre F-J Apt. 1701, 1712 | 2025-09-06 | 2025-09-20 | 2025-09-23 | 14 | 27.6 | 29.3 | 106.2 | MURO | 28 | MURO-28-14 | 2026-10-22 | NUEVO | 2026-10-22 | 21.65 | 1.7
23472 - TERRA PPTO C (MANZANA 4) | M-1259 | Outinord IND 1/2" | Concreto | Muros torre 1 eje 6 al 11 entre F-J Apt. 1701, 1712 | 2025-09-06 | 2025-09-20 | 2025-09-23 | 14 | 27.6 | 29.1 | 105.4 | MURO | 28 | MURO-28-14 | 2026-10-22 | NUEVO | 2026-10-22 | 21.65 | 1.5
23472 - TERRA PPTO C (MANZANA 4) | M-1259 | Outinord IND 1/2" | Concreto | Muros torre 1 eje 6 al 11 entre F-J Apt. 1701, 1712 | 2025-09-06 | 2025-09-13 | 2025-09-23 | 7 | 27.6 | 25.6 | 92.8 | MURO | 28 | MURO-28-7 | 2026-10-22 | NUEVO | 2026-10-22 | 18.48 | -2
23472 - TERRA PPTO C (MANZANA 4) | M-1259 | Outinord IND 1/2" | Concreto | Muros torre 1 eje 6 al 11 entre F-J Apt. 1701, 1712 | 2025-09-06 | 2025-09-13 | 2025-09-23 | 7 | 27.6 | 25.1 | 90.9 | MURO | 28 | MURO-28-7 | 2026-10-22 | NUEVO | 2026-10-22 | 18.48 | -2.5
23472 - TERRA PPTO C (MANZANA 4) | M-1259 | Outinord IND 1/2" | Concreto | Muros torre 1 eje 6 al 11 entre F-J Apt. 1701, 1712 | 2025-09-06 | 2025-09-09 | 2025-09-15 | 3 | 27.6 | 21.4 | 77.5 | MURO | 28 | MURO-28-3 | 2026-10-22 | NUEVO | 2026-10-22 | 12.6 | -6.2
23472 - TERRA PPTO C (MANZANA 4) | M-1259 | Outinord IND 1/2" | Concreto | Muros torre 1 eje 6 al 11 entre F-J Apt. 1701, 1712 | 2025-09-06 | 2025-09-09 | 2025-09-15 | 3 | 27.6 | 20.7 | 75 | MURO | 28 | MURO-28-3 | 2026-10-22 | NUEVO | 2026-10-22 | 12.6 | -6.9
23472 - TERRA PPTO C (MANZANA 4) | M-1314 | Outinord IND ½" | Concreto | Muros torre 1 eje 6 al 11 entre F - J apto 2101, 2112 | 2025-10-15 | 2025-11-12 | 2025-11-13 | 28 | 27.6 | 39.9 | 144.6 | MURO | 28 | MURO-28-28 | 2026-10-22 | NUEVO | 2026-10-22 | 28 | 12.3
23472 - TERRA PPTO C (MANZANA 4) | M-1314 | Outinord IND ½" | Concreto | Muros torre 1 eje 6 al 11 entre F - J apto 2101, 2112 | 2025-10-15 | 2025-11-12 | 2025-11-13 | 28 | 27.6 | 41 | 148.6 | MURO | 28 | MURO-28-28 | 2026-10-22 | NUEVO | 2026-10-22 | 28 | 13.4
23472 - TERRA PPTO C (MANZANA 4) | M-1314 | Outinord IND ½" | Concreto | Muros torre 1 eje 6 al 11 entre F - J apto 2101, 2112 | 2025-10-15 | 2025-11-12 | 2025-11-13 | 28 | 27.6 | 39.7 | 143.8 | MURO | 28 | MURO-28-28 | 2026-10-22 | NUEVO | 2026-10-22 | 28 | 12.1
23472 - TERRA PPTO C (MANZANA 4) | M-1314 | Outinord IND ½" | Concreto | Muros torre 1 eje 6 al 11 entre F - J apto 2101, 2112 | 2025-10-15 | 2025-10-29 | 2025-10-30 | 14 | 27.6 | 36.3 | 131.5 | MURO | 28 | MURO-28-14 | 2026-10-22 | NUEVO | 2026-10-22 | 21.65 | 8.7
23472 - TERRA PPTO C (MANZANA 4) | M-1314 | Outinord IND ½" | Concreto | Muros torre 1 eje 6 al 11 entre F - J apto 2101, 2112 | 2025-10-15 | 2025-10-29 | 2025-10-30 | 14 | 27.6 | 35.2 | 127.5 | MURO | 28 | MURO-28-14 | 2026-10-22 | NUEVO | 2026-10-22 | 21.65 | 7.6
23472 - TERRA PPTO C (MANZANA 4) | M-1314 | Outinord IND ½" | Concreto | Muros torre 1 eje 6 al 11 entre F - J apto 2101, 2112 | 2025-10-15 | 2025-10-22 | 2025-10-24 | 7 | 27.6 | 32.1 | 116.3 | MURO | 28 | MURO-28-7 | 2026-10-22 | NUEVO | 2026-10-22 | 18.48 | 4.5
23472 - TERRA PPTO C (MANZANA 4) | M-1314 | Outinord IND ½" | Concreto | Muros torre 1 eje 6 al 11 entre F - J apto 2101, 2112 | 2025-10-15 | 2025-10-22 | 2025-10-24 | 7 | 27.6 | 31.1 | 112.7 | MURO | 28 | MURO-28-7 | 2026-10-22 | NUEVO | 2026-10-22 | 18.48 | 3.5
23472 - TERRA PPTO C (MANZANA 4) | M-1314 | Outinord IND ½" | Concreto | Muros torre 1 eje 6 al 11 entre F - J apto 2101, 2112 | 2025-10-15 | 2025-10-18 | 2025-10-24 | 3 | 27.6 | 27.1 | 98.2 | MURO | 28 | MURO-28-3 | 2026-10-22 | NUEVO | 2026-10-22 | 12.6 | -0.5
23472 - TERRA PPTO C (MANZANA 4) | M-1314 | Outinord IND ½" | Concreto | Muros torre 1 eje 6 al 11 entre F - J apto 2101, 2112 | 2025-10-15 | 2025-10-18 | 2025-10-24 | 3 | 27.6 | 26.4 | 95.7 | MURO | 28 | MURO-28-3 | 2026-10-22 | NUEVO | 2026-10-22 | 12.6 | -1.2
23472 - TERRA PPTO C (MANZANA 4) | M-1319 | Outinord IND ½" | Concreto | Muros torre 1 eje 1 al 5 entre F - J apto 2102, 2103 | 2025-10-18 | 2025-11-15 | 2025-11-19 | 28 | 27.6 | 36.7 | 133 | MURO | 28 | MURO-28-28 | 2026-10-22 | NUEVO | 2026-10-22 | 28 | 9.1
23472 - TERRA PPTO C (MANZANA 4) | M-1319 | Outinord IND ½" | Concreto | Muros torre 1 eje 1 al 5 entre F - J apto 2102, 2103 | 2025-10-18 | 2025-11-15 | 2025-11-19 | 28 | 27.6 | 37.1 | 134.4 | MURO | 28 | MURO-28-28 | 2026-10-22 | NUEVO | 2026-10-22 | 28 | 9.5
23472 - TERRA PPTO C (MANZANA 4) | M-1319 | Outinord IND ½" | Concreto | Muros torre 1 eje 1 al 5 entre F - J apto 2102, 2103 | 2025-10-18 | 2025-11-15 | 2025-11-19 | 28 | 27.6 | 35.9 | 130.1 | MURO | 28 | MURO-28-28 | 2026-10-22 | NUEVO | 2026-10-22 | 28 | 8.3
23472 - TERRA PPTO C (MANZANA 4) | M-1319 | Outinord IND ½" | Concreto | Muros torre 1 eje 1 al 5 entre F - J apto 2102, 2103 | 2025-10-18 | 2025-11-01 | 2025-11-05 | 14 | 27.6 | 32.3 | 117 | MURO | 28 | MURO-28-14 | 2026-10-22 | NUEVO | 2026-10-22 | 21.65 | 4.7
23472 - TERRA PPTO C (MANZANA 4) | M-1319 | Outinord IND ½" | Concreto | Muros torre 1 eje 1 al 5 entre F - J apto 2102, 2103 | 2025-10-18 | 2025-11-01 | 2025-11-05 | 14 | 27.6 | 31.2 | 113 | MURO | 28 | MURO-28-14 | 2026-10-22 | NUEVO | 2026-10-22 | 21.65 | 3.6
23472 - TERRA PPTO C (MANZANA 4) | M-1319 | Outinord IND ½" | Concreto | Muros torre 1 eje 1 al 5 entre F - J apto 2102, 2103 | 2025-10-18 | 2025-10-25 | 2025-10-30 | 7 | 27.6 | 26.2 | 94.9 | MURO | 28 | MURO-28-7 | 2026-10-22 | NUEVO | 2026-10-22 | 18.48 | -1.4
23472 - TERRA PPTO C (MANZANA 4) | M-1319 | Outinord IND ½" | Concreto | Muros torre 1 eje 1 al 5 entre F - J apto 2102, 2103 | 2025-10-18 | 2025-10-25 | 2025-10-30 | 7 | 27.6 | 25.3 | 91.7 | MURO | 28 | MURO-28-7 | 2026-10-22 | NUEVO | 2026-10-22 | 18.48 | -2.3
23472 - TERRA PPTO C (MANZANA 4) | M-1319 | Outinord IND ½" | Concreto | Muros torre 1 eje 1 al 5 entre F - J apto 2102, 2103 | 2025-10-18 | 2025-10-21 | 2025-10-24 | 3 | 27.6 | 22 | 79.7 | MURO | 28 | MURO-28-3 | 2026-10-22 | NUEVO | 2026-10-22 | 12.6 | -5.6
23472 - TERRA PPTO C (MANZANA 4) | M-1319 | Outinord IND ½" | Concreto | Muros torre 1 eje 1 al 5 entre F - J apto 2102, 2103 | 2025-10-18 | 2025-10-21 | 2025-10-24 | 3 | 27.6 | 21.2 | 76.8 | MURO | 28 | MURO-28-3 | 2026-10-22 | NUEVO | 2026-10-22 | 12.6 | -6.4
23472 - TERRA PPTO C (MANZANA 4) | M-1363 | Outinord IND 1/2" | Concreto | Muros torre 1 eje 1 al 6 entre D-J apt 2402-2403 y muro divisorio sala de estar eje 6 entre A-D apt 2405 | 2025-11-18 | 2025-12-16 | 2025-12-17 | 28 | 27.6 | 42.8 | 155.1 | MURO | 28 | MURO-28-28 | 2026-10-22 | NUEVO | 2026-10-22 | 28 | 15.2
23472 - TERRA PPTO C (MANZANA 4) | M-1363 | Outinord IND 1/2" | Concreto | Muros torre 1 eje 1 al 6 entre D-J apt 2402-2403 y muro divisorio sala de estar eje 6 entre A-D apt 2405 | 2025-11-18 | 2025-12-16 | 2025-12-17 | 28 | 27.6 | 43.3 | 156.9 | MURO | 28 | MURO-28-28 | 2026-10-22 | NUEVO | 2026-10-22 | 28 | 15.7
23472 - TERRA PPTO C (MANZANA 4) | M-1363 | Outinord IND 1/2" | Concreto | Muros torre 1 eje 1 al 6 entre D-J apt 2402-2403 y muro divisorio sala de estar eje 6 entre A-D apt 2405 | 2025-11-18 | 2025-12-16 | 2025-12-17 | 28 | 27.6 | 42.4 | 153.6 | MURO | 28 | MURO-28-28 | 2026-10-22 | NUEVO | 2026-10-22 | 28 | 14.8
23472 - TERRA PPTO C (MANZANA 4) | M-1363 | Outinord IND 1/2" | Concreto | Muros torre 1 eje 1 al 6 entre D-J apt 2402-2403 y muro divisorio sala de estar eje 6 entre A-D apt 2405 | 2025-11-18 | 2025-12-02 | 2025-12-03 | 14 | 27.6 | 38 | 137.7 | MURO | 28 | MURO-28-14 | 2026-10-22 | NUEVO | 2026-10-22 | 21.65 | 10.4
23472 - TERRA PPTO C (MANZANA 4) | M-1363 | Outinord IND 1/2" | Concreto | Muros torre 1 eje 1 al 6 entre D-J apt 2402-2403 y muro divisorio sala de estar eje 6 entre A-D apt 2405 | 2025-11-18 | 2025-12-02 | 2025-12-03 | 14 | 27.6 | 37.5 | 135.9 | MURO | 28 | MURO-28-14 | 2026-10-22 | NUEVO | 2026-10-22 | 21.65 | 9.9
23472 - TERRA PPTO C (MANZANA 4) | M-1363 | Outinord IND 1/2" | Concreto | Muros torre 1 eje 1 al 6 entre D-J apt 2402-2403 y muro divisorio sala de estar eje 6 entre A-D apt 2405 | 2025-11-18 | 2025-11-25 | 2025-11-26 | 7 | 27.6 | 31.8 | 115.2 | MURO | 28 | MURO-28-7 | 2026-10-22 | NUEVO | 2026-10-22 | 18.48 | 4.2
23472 - TERRA PPTO C (MANZANA 4) | M-1363 | Outinord IND 1/2" | Concreto | Muros torre 1 eje 1 al 6 entre D-J apt 2402-2403 y muro divisorio sala de estar eje 6 entre A-D apt 2405 | 2025-11-18 | 2025-11-25 | 2025-11-26 | 7 | 27.6 | 31.3 | 113.4 | MURO | 28 | MURO-28-7 | 2026-10-22 | NUEVO | 2026-10-22 | 18.48 | 3.7
23472 - TERRA PPTO C (MANZANA 4) | M-1363 | Outinord IND 1/2" | Concreto | Muros torre 1 eje 1 al 6 entre D-J apt 2402-2403 y muro divisorio sala de estar eje 6 entre A-D apt 2405 | 2025-11-18 | 2025-11-21 | 2025-11-24 | 3 | 27.6 | 25.4 | 92 | MURO | 28 | MURO-28-3 | 2026-10-22 | NUEVO | 2026-10-22 | 12.6 | -2.2
23472 - TERRA PPTO C (MANZANA 4) | M-1363 | Outinord IND 1/2" | Concreto | Muros torre 1 eje 1 al 6 entre D-J apt 2402-2403 y muro divisorio sala de estar eje 6 entre A-D apt 2405 | 2025-11-18 | 2025-11-21 | 2025-11-24 | 3 | 27.6 | 25.7 | 93.1 | MURO | 28 | MURO-28-3 | 2026-10-22 | NUEVO | 2026-10-22 | 12.6 | -1.9
23472 - TERRA PPTO C (MANZANA 4) | M-1383 | Outinord IND 1" | Concreto | Entre torre 2 y 3 vigas V - 301, V - 302, V - 303 y las mensulas tipo 2 | 2025-12-17 | 2026-01-14 | 2026-01-16 | 28 | 27.6 | 43.6 | 158 | AUTOCOMPAC | 28 | AUTOCOMPAC-28-28 | 2026-10-22 | NUEVO | 2026-10-22 | 28 | 16
23472 - TERRA PPTO C (MANZANA 4) | M-1383 | Outinord IND 1" | Concreto | Entre torre 2 y 3 vigas V - 301, V - 302, V - 303 y las mensulas tipo 2 | 2025-12-17 | 2026-01-14 | 2026-01-16 | 28 | 27.6 | 42.2 | 152.9 | AUTOCOMPAC | 28 | AUTOCOMPAC-28-28 | 2026-10-22 | NUEVO | 2026-10-22 | 28 | 14.6
23472 - TERRA PPTO C (MANZANA 4) | M-1383 | Outinord IND 1" | Concreto | Entre torre 2 y 3 vigas V - 301, V - 302, V - 303 y las mensulas tipo 2 | 2025-12-17 | 2026-01-14 | 2026-01-16 | 28 | 27.6 | 42.8 | 155.1 | AUTOCOMPAC | 28 | AUTOCOMPAC-28-28 | 2026-10-22 | NUEVO | 2026-10-22 | 28 | 15.2
23472 - TERRA PPTO C (MANZANA 4) | M-1383 | Outinord IND 1" | Concreto | Entre torre 2 y 3 vigas V - 301, V - 302, V - 303 y las mensulas tipo 2 | 2025-12-17 | 2025-12-31 | 2026-01-09 | 14 | 27.6 | 37.9 | 137.3 | AUTOCOMPAC | 28 | AUTOCOMPAC-28-14 | 2026-10-22 | NUEVO | 2026-10-22 | 21.65 | 10.3
23472 - TERRA PPTO C (MANZANA 4) | M-1383 | Outinord IND 1" | Concreto | Entre torre 2 y 3 vigas V - 301, V - 302, V - 303 y las mensulas tipo 2 | 2025-12-17 | 2025-12-31 | 2026-01-09 | 14 | 27.6 | 38.1 | 138 | AUTOCOMPAC | 28 | AUTOCOMPAC-28-14 | 2026-10-22 | NUEVO | 2026-10-22 | 21.65 | 10.5
23472 - TERRA PPTO C (MANZANA 4) | M-1383 | Outinord IND 1" | Concreto | Entre torre 2 y 3 vigas V - 301, V - 302, V - 303 y las mensulas tipo 2 | 2025-12-17 | 2025-12-24 | 2026-01-05 | 7 | 27.6 | 33.4 | 121 | AUTOCOMPAC | 28 | AUTOCOMPAC-28-7 | 2026-10-22 | NUEVO | 2026-10-22 | 18.48 | 5.8
23472 - TERRA PPTO C (MANZANA 4) | M-1383 | Outinord IND 1" | Concreto | Entre torre 2 y 3 vigas V - 301, V - 302, V - 303 y las mensulas tipo 2 | 2025-12-17 | 2025-12-24 | 2026-01-05 | 7 | 27.6 | 33.8 | 122.5 | AUTOCOMPAC | 28 | AUTOCOMPAC-28-7 | 2026-10-22 | NUEVO | 2026-10-22 | 18.48 | 6.2
23472 - TERRA PPTO C (MANZANA 4) | M-1383 | Outinord IND 1" | Concreto | Entre torre 2 y 3 vigas V - 301, V - 302, V - 303 y las mensulas tipo 2 | 2025-12-17 | 2025-12-23 | 2026-01-05 | 6 | 27.6 | 30.5 | 110.5 | AUTOCOMPAC | 28 | AUTOCOMPAC-28-6 | 2026-10-22 | NUEVO | 2026-10-22 | 17.01 | 2.9
23472 - TERRA PPTO C (MANZANA 4) | M-1383 | Outinord IND 1" | Concreto | Entre torre 2 y 3 vigas V - 301, V - 302, V - 303 y las mensulas tipo 2 | 2025-12-17 | 2025-12-23 | 2026-01-05 | 6 | 27.6 | 30.9 | 112 | AUTOCOMPAC | 28 | AUTOCOMPAC-28-6 | 2026-10-22 | NUEVO | 2026-10-22 | 17.01 | 3.3
23472 - TERRA PPTO C (MANZANA 4) | M-1389 | Outinord IND ½" | Concreto | Muro de contención MC - 1 eje A - P entre 1 - P, 3 - P salon comunal 2 carcamo rampa vehicular eje 7 entre A - B salon comunal 2 | 2026-01-23 | 2026-02-20 | 2026-02-23 | 28 | 27.6 | 37.1 | 134.4 | MURO | 28 | MURO-28-28 | 2026-10-22 | NUEVO | 2026-10-22 | 28 | 9.5
23472 - TERRA PPTO C (MANZANA 4) | M-1389 | Outinord IND ½" | Concreto | Muro de contención MC - 1 eje A - P entre 1 - P, 3 - P salon comunal 2 carcamo rampa vehicular eje 7 entre A - B salon comunal 2 | 2026-01-23 | 2026-02-20 | 2026-02-23 | 28 | 27.6 | 36.1 | 130.8 | MURO | 28 | MURO-28-28 | 2026-10-22 | NUEVO | 2026-10-22 | 28 | 8.5
23472 - TERRA PPTO C (MANZANA 4) | M-1389 | Outinord IND ½" | Concreto | Muro de contención MC - 1 eje A - P entre 1 - P, 3 - P salon comunal 2 carcamo rampa vehicular eje 7 entre A - B salon comunal 2 | 2026-01-23 | 2026-02-20 | 2026-02-23 | 28 | 27.6 | 36.4 | 131.9 | MURO | 28 | MURO-28-28 | 2026-10-22 | NUEVO | 2026-10-22 | 28 | 8.8
23472 - TERRA PPTO C (MANZANA 4) | M-1389 | Outinord IND ½" | Concreto | Muro de contención MC - 1 eje A - P entre 1 - P, 3 - P salon comunal 2 carcamo rampa vehicular eje 7 entre A - B salon comunal 2 | 2026-01-23 | 2026-02-06 | 2026-02-09 | 14 | 27.6 | 32.9 | 119.2 | MURO | 28 | MURO-28-14 | 2026-10-22 | NUEVO | 2026-10-22 | 21.65 | 5.3
23472 - TERRA PPTO C (MANZANA 4) | M-1389 | Outinord IND ½" | Concreto | Muro de contención MC - 1 eje A - P entre 1 - P, 3 - P salon comunal 2 carcamo rampa vehicular eje 7 entre A - B salon comunal 2 | 2026-01-23 | 2026-02-06 | 2026-02-09 | 14 | 27.6 | 32.4 | 117.4 | MURO | 28 | MURO-28-14 | 2026-10-22 | NUEVO | 2026-10-22 | 21.65 | 4.8
23472 - TERRA PPTO C (MANZANA 4) | M-1389 | Outinord IND ½" | Concreto | Muro de contención MC - 1 eje A - P entre 1 - P, 3 - P salon comunal 2 carcamo rampa vehicular eje 7 entre A - B salon comunal 2 | 2026-01-23 | 2026-01-30 | 2026-02-02 | 7 | 27.6 | 28.2 | 102.2 | MURO | 28 | MURO-28-7 | 2026-10-22 | NUEVO | 2026-10-22 | 18.48 | 0.6
23472 - TERRA PPTO C (MANZANA 4) | M-1389 | Outinord IND ½" | Concreto | Muro de contención MC - 1 eje A - P entre 1 - P, 3 - P salon comunal 2 carcamo rampa vehicular eje 7 entre A - B salon comunal 2 | 2026-01-23 | 2026-01-30 | 2026-02-02 | 7 | 27.6 | 27.8 | 100.7 | MURO | 28 | MURO-28-7 | 2026-10-22 | NUEVO | 2026-10-22 | 18.48 | 0.2
23472 - TERRA PPTO C (MANZANA 4) | M-1389 | Outinord IND ½" | Concreto | Muro de contención MC - 1 eje A - P entre 1 - P, 3 - P salon comunal 2 carcamo rampa vehicular eje 7 entre A - B salon comunal 2 | 2026-01-23 | 2026-01-26 | 2026-01-29 | 4 | 27.6 | 24.5 | 88.8 | MURO | 28 | MURO-28-4 | 2026-10-22 | NUEVO | 2026-10-22 | 14.07 | -3.1
23472 - TERRA PPTO C (MANZANA 4) | M-1389 | Outinord IND ½" | Concreto | Muro de contención MC - 1 eje A - P entre 1 - P, 3 - P salon comunal 2 carcamo rampa vehicular eje 7 entre A - B salon comunal 2 | 2026-01-23 | 2026-01-26 | 2026-01-29 | 4 | 27.6 | 24 | 87 | MURO | 28 | MURO-28-4 | 2026-10-22 | NUEVO | 2026-10-22 | 14.07 | -3.6
23472 - TERRA PPTO C (MANZANA 4) | M-1401 | TREMIE 1" | Concreto | Ménsulas entre torres 2 y 3 | 2026-04-16 | 2026-05-14 | 2026-05-14 | 28 | 27.6 | 34.9 | 126.4 | AUTOCOMPAC | 28 | AUTOCOMPAC-28-28 | 2026-10-22 | NUEVO | 2026-10-22 | 28 | 7.3
23472 - TERRA PPTO C (MANZANA 4) | M-1401 | TREMIE 1" | Concreto | Ménsulas entre torres 2 y 3 | 2026-04-16 | 2026-05-14 | 2026-05-14 | 28 | 27.6 | 35.1 | 127.2 | AUTOCOMPAC | 28 | AUTOCOMPAC-28-28 | 2026-10-22 | NUEVO | 2026-10-22 | 28 | 7.5
23472 - TERRA PPTO C (MANZANA 4) | M-1401 | TREMIE 1" | Concreto | Ménsulas entre torres 2 y 3 | 2026-04-16 | 2026-05-14 | 2026-05-14 | 28 | 27.6 | 35.7 | 129.3 | AUTOCOMPAC | 28 | AUTOCOMPAC-28-28 | 2026-10-22 | NUEVO | 2026-10-22 | 28 | 8.1
23472 - TERRA PPTO C (MANZANA 4) | M-1401 | TREMIE 1" | Concreto | Ménsulas entre torres 2 y 3 | 2026-04-16 | 2026-04-30 | 2026-04-30 | 14 | 27.6 | 29.3 | 106.2 | AUTOCOMPAC | 28 | AUTOCOMPAC-28-14 | 2026-10-22 | NUEVO | 2026-10-22 | 21.65 | 1.7
23472 - TERRA PPTO C (MANZANA 4) | M-1401 | TREMIE 1" | Concreto | Ménsulas entre torres 2 y 3 | 2026-04-16 | 2026-04-30 | 2026-04-30 | 14 | 27.6 | 28.7 | 104 | AUTOCOMPAC | 28 | AUTOCOMPAC-28-14 | 2026-10-22 | NUEVO | 2026-10-22 | 21.65 | 1.1
23472 - TERRA PPTO C (MANZANA 4) | M-1401 | TREMIE 1" | Concreto | Ménsulas entre torres 2 y 3 | 2026-04-16 | 2026-04-23 | 2026-04-23 | 7 | 27.6 | 23.4 | 84.8 | AUTOCOMPAC | 28 | AUTOCOMPAC-28-7 | 2026-10-22 | NUEVO | 2026-10-22 | 18.48 | -4.2
23472 - TERRA PPTO C (MANZANA 4) | M-1401 | TREMIE 1" | Concreto | Ménsulas entre torres 2 y 3 | 2026-04-16 | 2026-04-23 | 2026-04-23 | 7 | 27.6 | 23.1 | 83.7 | AUTOCOMPAC | 28 | AUTOCOMPAC-28-7 | 2026-10-22 | NUEVO | 2026-10-22 | 18.48 | -4.5
23472 - TERRA PPTO C (MANZANA 4) | M-1401 | TREMIE 1" | Concreto | Ménsulas entre torres 2 y 3 | 2026-04-16 | 2026-04-19 | 2026-04-21 | 3 | 27.6 | 20 | 72.5 | AUTOCOMPAC | 28 | AUTOCOMPAC-28-3 | 2026-10-22 | NUEVO | 2026-10-22 | 12.6 | -7.6
23472 - TERRA PPTO C (MANZANA 4) | M-1401 | TREMIE 1" | Concreto | Ménsulas entre torres 2 y 3 | 2026-04-16 | 2026-04-19 | 2026-04-21 | 3 | 27.6 | 19.6 | 71 | AUTOCOMPAC | 28 | AUTOCOMPAC-28-3 | 2026-10-22 | NUEVO | 2026-10-22 | 12.6 | -8
23472 - TERRA PPTO C (MANZANA 4) | M-1408 | Outinord IND 1/2" | Concreto | Salon Comunal 1 muros M - A (2) M -5A,. M-6A Eje 3 - P / A - P, 2 - P / A - P, 3P / A - P , B- P Costado sur | 2026-06-09 | 2026-07-07 | 2026-07-07 | 28 | 27.6 | 35.3 | 127.9 | MURO | 28 | MURO-28-28 | 2026-10-22 | NUEVO | 2026-10-22 | 28 | 7.7
23472 - TERRA PPTO C (MANZANA 4) | M-1408 | Outinord IND 1/2" | Concreto | Salon Comunal 1 muros M - A (2) M -5A,. M-6A Eje 3 - P / A - P, 2 - P / A - P, 3P / A - P , B- P Costado sur | 2026-06-09 | 2026-07-07 | 2026-07-07 | 28 | 27.6 | 35.8 | 129.7 | MURO | 28 | MURO-28-28 | 2026-10-22 | NUEVO | 2026-10-22 | 28 | 8.2
23472 - TERRA PPTO C (MANZANA 4) | M-1408 | Outinord IND 1/2" | Concreto | Salon Comunal 1 muros M - A (2) M -5A,. M-6A Eje 3 - P / A - P, 2 - P / A - P, 3P / A - P , B- P Costado sur | 2026-06-09 | 2026-07-07 | 2026-07-07 | 28 | 27.6 | 35.9 | 130.1 | MURO | 28 | MURO-28-28 | 2026-10-22 | NUEVO | 2026-10-22 | 28 | 8.3
23472 - TERRA PPTO C (MANZANA 4) | M-1408 | Outinord IND 1/2" | Concreto | Salon Comunal 1 muros M - A (2) M -5A,. M-6A Eje 3 - P / A - P, 2 - P / A - P, 3P / A - P , B- P Costado sur | 2026-06-09 | 2026-06-23 | 2026-06-25 | 14 | 27.6 | 29.6 | 107.2 | MURO | 28 | MURO-28-14 | 2026-10-22 | NUEVO | 2026-10-22 | 21.65 | 2
23472 - TERRA PPTO C (MANZANA 4) | M-1408 | Outinord IND 1/2" | Concreto | Salon Comunal 1 muros M - A (2) M -5A,. M-6A Eje 3 - P / A - P, 2 - P / A - P, 3P / A - P , B- P Costado sur | 2026-06-09 | 2026-06-23 | 2026-06-25 | 14 | 27.6 | 29.8 | 108 | MURO | 28 | MURO-28-14 | 2026-10-22 | NUEVO | 2026-10-22 | 21.65 | 2.2
23472 - TERRA PPTO C (MANZANA 4) | M-1408 | Outinord IND 1/2" | Concreto | Salon Comunal 1 muros M - A (2) M -5A,. M-6A Eje 3 - P / A - P, 2 - P / A - P, 3P / A - P , B- P Costado sur | 2026-06-09 | 2026-06-16 | 2026-06-18 | 7 | 27.6 | 25 | 90.6 | MURO | 28 | MURO-28-7 | 2026-10-22 | NUEVO | 2026-10-22 | 18.48 | -2.6
23472 - TERRA PPTO C (MANZANA 4) | M-1408 | Outinord IND 1/2" | Concreto | Salon Comunal 1 muros M - A (2) M -5A,. M-6A Eje 3 - P / A - P, 2 - P / A - P, 3P / A - P , B- P Costado sur | 2026-06-09 | 2026-06-16 | 2026-06-18 | 7 | 27.6 | 25.2 | 91.3 | MURO | 28 | MURO-28-7 | 2026-10-22 | NUEVO | 2026-10-22 | 18.48 | -2.4
23472 - TERRA PPTO C (MANZANA 4) | M-1408 | Outinord IND 1/2" | Concreto | Salon Comunal 1 muros M - A (2) M -5A,. M-6A Eje 3 - P / A - P, 2 - P / A - P, 3P / A - P , B- P Costado sur | 2026-06-09 | 2026-06-12 | 2026-06-18 | 3 | 27.6 | 19.9 | 72.1 | MURO | 28 | MURO-28-3 | 2026-10-22 | NUEVO | 2026-10-22 | 12.6 | -7.7
23472 - TERRA PPTO C (MANZANA 4) | M-1408 | Outinord IND 1/2" | Concreto | Salon Comunal 1 muros M - A (2) M -5A,. M-6A Eje 3 - P / A - P, 2 - P / A - P, 3P / A - P , B- P Costado sur | 2026-06-09 | 2026-06-12 | 2026-06-18 | 3 | 27.6 | 19.4 | 70.3 | MURO | 28 | MURO-28-3 | 2026-10-22 | NUEVO | 2026-10-22 | 12.6 | -8.2
23472 - TERRA PPTO C (MANZANA 4) | M-1410 | Outinord IND 1/2" | Concreto | Salón comunal 1 muros M-2A,M-3A eje 1-P / A-P, B-P costado sur | 2026-06-22 | 2026-07-20 | 2026-07-22 | 28 | 27.6 | 40 | 144.9 | MURO | 28 | MURO-28-28 | 2026-10-22 | NUEVO | 2026-10-22 | 28 | 12.4
23472 - TERRA PPTO C (MANZANA 4) | M-1410 | Outinord IND 1/2" | Concreto | Salón comunal 1 muros M-2A,M-3A eje 1-P / A-P, B-P costado sur | 2026-06-22 | 2026-07-20 | 2026-07-22 | 28 | 27.6 | 40.6 | 147.1 | MURO | 28 | MURO-28-28 | 2026-10-22 | NUEVO | 2026-10-22 | 28 | 13
23472 - TERRA PPTO C (MANZANA 4) | M-1410 | Outinord IND 1/2" | Concreto | Salón comunal 1 muros M-2A,M-3A eje 1-P / A-P, B-P costado sur | 2026-06-22 | 2026-07-20 | 2026-07-22 | 28 | 27.6 | 41.6 | 150.7 | MURO | 28 | MURO-28-28 | 2026-10-22 | NUEVO | 2026-10-22 | 28 | 14
23472 - TERRA PPTO C (MANZANA 4) | M-1410 | Outinord IND 1/2" | Concreto | Salón comunal 1 muros M-2A,M-3A eje 1-P / A-P, B-P costado sur | 2026-06-22 | 2026-07-06 | 2026-07-07 | 14 | 27.6 | 34.3 | 124.3 | MURO | 28 | MURO-28-14 | 2026-10-22 | NUEVO | 2026-10-22 | 21.65 | 6.7
23472 - TERRA PPTO C (MANZANA 4) | M-1410 | Outinord IND 1/2" | Concreto | Salón comunal 1 muros M-2A,M-3A eje 1-P / A-P, B-P costado sur | 2026-06-22 | 2026-07-06 | 2026-07-07 | 14 | 27.6 | 34.8 | 126.1 | MURO | 28 | MURO-28-14 | 2026-10-22 | NUEVO | 2026-10-22 | 21.65 | 7.2
23472 - TERRA PPTO C (MANZANA 4) | M-1410 | Outinord IND 1/2" | Concreto | Salón comunal 1 muros M-2A,M-3A eje 1-P / A-P, B-P costado sur | 2026-06-22 | 2026-06-29 | 2026-07-01 | 7 | 27.6 | 28.7 | 104 | MURO | 28 | MURO-28-7 | 2026-10-22 | NUEVO | 2026-10-22 | 18.48 | 1.1
23472 - TERRA PPTO C (MANZANA 4) | M-1410 | Outinord IND 1/2" | Concreto | Salón comunal 1 muros M-2A,M-3A eje 1-P / A-P, B-P costado sur | 2026-06-22 | 2026-06-29 | 2026-07-01 | 7 | 27.6 | 28.4 | 102.9 | MURO | 28 | MURO-28-7 | 2026-10-22 | NUEVO | 2026-10-22 | 18.48 | 0.8
23472 - TERRA PPTO C (MANZANA 4) | M-1410 | Outinord IND 1/2" | Concreto | Salón comunal 1 muros M-2A,M-3A eje 1-P / A-P, B-P costado sur | 2026-06-22 | 2026-06-25 | 2026-07-01 | 3 | 27.6 | 25.4 | 92 | MURO | 28 | MURO-28-3 | 2026-10-22 | NUEVO | 2026-10-22 | 12.6 | -2.2
23472 - TERRA PPTO C (MANZANA 4) | M-1410 | Outinord IND 1/2" | Concreto | Salón comunal 1 muros M-2A,M-3A eje 1-P / A-P, B-P costado sur | 2026-06-22 | 2026-06-25 | 2026-07-01 | 3 | 27.6 | 25.1 | 90.9 | MURO | 28 | MURO-28-3 | 2026-10-22 | NUEVO | 2026-10-22 | 12.6 | -2.5
23472 - TERRA PPTO C (MANZANA 4) | M-1414 | Outinord IND 1" | Concreto | Escalera de salida de emergencia torre 1 | 2026-09-09 | 2026-10-07 | 2026-10-08 | 28 | 20.7 | 25.2 | 121.7 | AUTOCOMPAC | 21 | AUTOCOMPAC-21-28 | 2026-10-22 | NUEVO | 2026-10-22 |  | 4.5
23472 - TERRA PPTO C (MANZANA 4) | M-1414 | Outinord IND 1" | Concreto | Escalera de salida de emergencia torre 1 | 2026-09-09 | 2026-10-07 | 2026-10-08 | 28 | 20.7 | 25 | 120.8 | AUTOCOMPAC | 21 | AUTOCOMPAC-21-28 | 2026-10-22 | NUEVO | 2026-10-22 |  | 4.3
23472 - TERRA PPTO C (MANZANA 4) | M-1414 | Outinord IND 1" | Concreto | Escalera de salida de emergencia torre 1 | 2026-09-09 | 2026-10-07 | 2026-10-08 | 28 | 20.7 | 25.9 | 125.1 | AUTOCOMPAC | 21 | AUTOCOMPAC-21-28 | 2026-10-22 | NUEVO | 2026-10-22 |  | 5.2
23472 - TERRA PPTO C (MANZANA 4) | M-1414 | Outinord IND 1" | Concreto | Escalera de salida de emergencia torre 1 | 2026-09-09 | 2026-09-23 | 2026-09-25 | 14 | 20.7 | 20.2 | 97.6 | AUTOCOMPAC | 21 | AUTOCOMPAC-21-14 | 2026-10-22 | NUEVO | 2026-10-22 |  | -0.5
23472 - TERRA PPTO C (MANZANA 4) | M-1414 | Outinord IND 1" | Concreto | Escalera de salida de emergencia torre 1 | 2026-09-09 | 2026-09-23 | 2026-09-25 | 14 | 20.7 | 20.3 | 98.1 | AUTOCOMPAC | 21 | AUTOCOMPAC-21-14 | 2026-10-22 | NUEVO | 2026-10-22 |  | -0.4
23472 - TERRA PPTO C (MANZANA 4) | M-1414 | Outinord IND 1" | Concreto | Escalera de salida de emergencia torre 1 | 2026-09-09 | 2026-09-16 | 2026-09-16 | 7 | 20.7 | 17.5 | 84.5 | AUTOCOMPAC | 21 | AUTOCOMPAC-21-7 | 2026-10-22 | NUEVO | 2026-10-22 |  | -3.2
23472 - TERRA PPTO C (MANZANA 4) | M-1414 | Outinord IND 1" | Concreto | Escalera de salida de emergencia torre 1 | 2026-09-09 | 2026-09-16 | 2026-09-16 | 7 | 20.7 | 17.3 | 83.6 | AUTOCOMPAC | 21 | AUTOCOMPAC-21-7 | 2026-10-22 | NUEVO | 2026-10-22 |  | -3.4
23472 - TERRA PPTO C (MANZANA 4) | M-1414 | Outinord IND 1" | Concreto | Escalera de salida de emergencia torre 1 | 2026-09-09 | 2026-09-12 | 2026-09-14 | 3 | 20.7 | 13.5 | 65.2 | AUTOCOMPAC | 21 | AUTOCOMPAC-21-3 | 2026-10-22 | NUEVO | 2026-10-22 |  | -7.2
23472 - TERRA PPTO C (MANZANA 4) | M-1414 | Outinord IND 1" | Concreto | Escalera de salida de emergencia torre 1 | 2026-09-09 | 2026-09-12 | 2026-09-14 | 3 | 20.7 | 13.4 | 64.7 | AUTOCOMPAC | 21 | AUTOCOMPAC-21-3 | 2026-10-22 | NUEVO | 2026-10-22 |  | -7.3
23472 - TERRA PPTO C (MANZANA 4) | M-1416 | Outinord IND 1" | Concreto | Cimentación de rampa del cuarto de basuras | 2026-09-22 | 2026-10-20 | 2026-10-21 | 28 | 20.7 | 31.3 | 151.2 | AUTOCOMPAC | 21 | AUTOCOMPAC-21-28 | 2026-10-22 | NUEVO | 2026-10-22 |  | 10.6
23472 - TERRA PPTO C (MANZANA 4) | M-1416 | Outinord IND 1" | Concreto | Cimentación de rampa del cuarto de basuras | 2026-09-22 | 2026-10-20 | 2026-10-21 | 28 | 20.7 | 31.8 | 153.6 | AUTOCOMPAC | 21 | AUTOCOMPAC-21-28 | 2026-10-22 | NUEVO | 2026-10-22 |  | 11.1
23472 - TERRA PPTO C (MANZANA 4) | M-1416 | Outinord IND 1" | Concreto | Cimentación de rampa del cuarto de basuras | 2026-09-22 | 2026-10-20 | 2026-10-21 | 28 | 20.7 | 31.9 | 154.1 | AUTOCOMPAC | 21 | AUTOCOMPAC-21-28 | 2026-10-22 | NUEVO | 2026-10-22 |  | 11.2
23472 - TERRA PPTO C (MANZANA 4) | M-1416 | Outinord IND 1" | Concreto | Cimentación de rampa del cuarto de basuras | 2026-09-22 | 2026-10-06 | 2026-10-06 | 14 | 20.7 | 26.2 | 126.6 | AUTOCOMPAC | 21 | AUTOCOMPAC-21-14 | 2026-10-22 | NUEVO | 2026-10-22 |  | 5.5
23472 - TERRA PPTO C (MANZANA 4) | M-1416 | Outinord IND 1" | Concreto | Cimentación de rampa del cuarto de basuras | 2026-09-22 | 2026-10-06 | 2026-10-06 | 14 | 20.7 | 26.3 | 127.1 | AUTOCOMPAC | 21 | AUTOCOMPAC-21-14 | 2026-10-22 | NUEVO | 2026-10-22 |  | 5.6
23472 - TERRA PPTO C (MANZANA 4) | M-1416 | Outinord IND 1" | Concreto | Cimentación de rampa del cuarto de basuras | 2026-09-22 | 2026-09-29 | 2026-09-29 | 7 | 20.7 | 21.9 | 105.8 | AUTOCOMPAC | 21 | AUTOCOMPAC-21-7 | 2026-10-22 | NUEVO | 2026-10-22 |  | 1.2
23472 - TERRA PPTO C (MANZANA 4) | M-1416 | Outinord IND 1" | Concreto | Cimentación de rampa del cuarto de basuras | 2026-09-22 | 2026-09-29 | 2026-09-29 | 7 | 20.7 | 21.3 | 102.9 | AUTOCOMPAC | 21 | AUTOCOMPAC-21-7 | 2026-10-22 | NUEVO | 2026-10-22 |  | 0.6
23472 - TERRA PPTO C (MANZANA 4) | M-1416 | Outinord IND 1" | Concreto | Cimentación de rampa del cuarto de basuras | 2026-09-22 | 2026-09-25 | 2026-09-25 | 3 | 20.7 | 14.6 | 70.5 | AUTOCOMPAC | 21 | AUTOCOMPAC-21-3 | 2026-10-22 | NUEVO | 2026-10-22 |  | -6.1
23472 - TERRA PPTO C (MANZANA 4) | M-1416 | Outinord IND 1" | Concreto | Cimentación de rampa del cuarto de basuras | 2026-09-22 | 2026-09-25 | 2026-09-25 | 3 | 20.7 | 14.3 | 69.1 | AUTOCOMPAC | 21 | AUTOCOMPAC-21-3 | 2026-10-22 | NUEVO | 2026-10-22 |  | -6.4
23472 - TERRA PPTO C (MANZANA 4) | M-1418 | Outinord Ind 1" | Concreto | Torre 1 tramo 1 rampa cuarto de basuras | 2026-10-01 | 2026-10-15 | 2026-10-15 | 14 | 20.7 | 33.4 | 161.4 | AUTOCOMPAC | 21 | AUTOCOMPAC-21-14 | 2026-10-22 | NUEVO | 2026-10-22 |  | 12.7
23472 - TERRA PPTO C (MANZANA 4) | M-1418 | Outinord Ind 1" | Concreto | Torre 1 tramo 1 rampa cuarto de basuras | 2026-10-01 | 2026-10-15 | 2026-10-15 | 14 | 20.7 | 33.6 | 162.3 | AUTOCOMPAC | 21 | AUTOCOMPAC-21-14 | 2026-10-22 | NUEVO | 2026-10-22 |  | 12.9
23472 - TERRA PPTO C (MANZANA 4) | M-1418 | Outinord Ind 1" | Concreto | Torre 1 tramo 1 rampa cuarto de basuras | 2026-10-01 | 2026-10-08 | 2026-10-08 | 7 | 20.7 | 28.2 | 136.2 | AUTOCOMPAC | 21 | AUTOCOMPAC-21-7 | 2026-10-22 | NUEVO | 2026-10-22 |  | 7.5
23472 - TERRA PPTO C (MANZANA 4) | M-1418 | Outinord Ind 1" | Concreto | Torre 1 tramo 1 rampa cuarto de basuras | 2026-10-01 | 2026-10-08 | 2026-10-08 | 7 | 20.7 | 28 | 135.3 | AUTOCOMPAC | 21 | AUTOCOMPAC-21-7 | 2026-10-22 | NUEVO | 2026-10-22 |  | 7.3
23472 - TERRA PPTO C (MANZANA 4) | M-1418 | Outinord Ind 1" | Concreto | Torre 1 tramo 1 rampa cuarto de basuras | 2026-10-01 | 2026-10-06 | 2026-10-08 | 5 | 20.7 | 24.8 | 119.8 | AUTOCOMPAC | 21 | AUTOCOMPAC-21-5 | 2026-10-22 | NUEVO | 2026-10-22 |  | 4.1
23472 - TERRA PPTO C (MANZANA 4) | M-1418 | Outinord Ind 1" | Concreto | Torre 1 tramo 1 rampa cuarto de basuras | 2026-10-01 | 2026-10-06 | 2026-10-08 | 5 | 20.7 | 23.9 | 115.5 | AUTOCOMPAC | 21 | AUTOCOMPAC-21-5 | 2026-10-22 | NUEVO | 2026-10-22 |  | 3.2
23472 - TERRA PPTO C (MANZANA 4) | M-1420 | Outinord IND 1 " | Concreto | Cimentación zona de escaleras torre 1 costado sur | 2026-10-17 | 2026-10-20 | 2026-10-22 | 3 | 21 | 15.9 | 75.7 | AUTOCOMPAC | 21 | AUTOCOMPAC-21-3 | 2026-10-22 | NUEVO | 2026-10-22 |  | -5.1
23472 - TERRA PPTO C (MANZANA 4) | M-1420 | Outinord IND 1 " | Concreto | Cimentación zona de escaleras torre 1 costado sur | 2026-10-17 | 2026-10-20 | 2026-10-22 | 3 | 21 | 15.5 | 73.8 | AUTOCOMPAC | 21 | AUTOCOMPAC-21-3 | 2026-10-22 | NUEVO | 2026-10-22 |  | -5.5
23472 - TERRA PPTO C (MANZANA 4) | M-146 | No especificado | Concreto | Mamposteria torre 1 eje A entre 1 al 19 Apto 2104, 2105, 2106, 2107, 2108, 2109 y fachada costado occidental piso 23 al piso 24 | 2026-01-26 | 2026-02-23 | 2026-02-25 | 28 | 7.5 | 9.5 | 126.7 | AUTOCOMPAC | 21 | AUTOCOMPAC-21-28 | 2026-10-22 | NUEVO | 2026-10-22 |  | 2
23472 - TERRA PPTO C (MANZANA 4) | M-146 | No especificado | Concreto | Mamposteria torre 1 eje A entre 1 al 19 Apto 2104, 2105, 2106, 2107, 2108, 2109 y fachada costado occidental piso 23 al piso 24 | 2026-01-26 | 2026-02-23 | 2026-02-25 | 28 | 7.5 | 9.3 | 124 | AUTOCOMPAC | 21 | AUTOCOMPAC-21-28 | 2026-10-22 | NUEVO | 2026-10-22 |  | 1.8
23472 - TERRA PPTO C (MANZANA 4) | M-146 | No especificado | Concreto | Mamposteria torre 1 eje A entre 1 al 19 Apto 2104, 2105, 2106, 2107, 2108, 2109 y fachada costado occidental piso 23 al piso 24 | 2026-01-26 | 2026-02-23 | 2026-02-25 | 28 | 7.5 | 9.2 | 122.7 | AUTOCOMPAC | 21 | AUTOCOMPAC-21-28 | 2026-10-22 | NUEVO | 2026-10-22 |  | 1.7
23472 - TERRA PPTO C (MANZANA 4) | M-146 | No especificado | Concreto | Mamposteria torre 1 eje A entre 1 al 19 Apto 2104, 2105, 2106, 2107, 2108, 2109 y fachada costado occidental piso 23 al piso 24 | 2026-01-26 | 2026-02-03 | 2026-02-05 | 8 | 7.5 | 7.5 | 100 | AUTOCOMPAC | 21 | AUTOCOMPAC-21-8 | 2026-10-22 | NUEVO | 2026-10-22 |  | 0
23472 - TERRA PPTO C (MANZANA 4) | M-146 | No especificado | Concreto | Mamposteria torre 1 eje A entre 1 al 19 Apto 2104, 2105, 2106, 2107, 2108, 2109 y fachada costado occidental piso 23 al piso 24 | 2026-01-26 | 2026-02-03 | 2026-02-05 | 8 | 7.5 | 7.8 | 104 | AUTOCOMPAC | 21 | AUTOCOMPAC-21-8 | 2026-10-22 | NUEVO | 2026-10-22 |  | 0.3
23472 - TERRA PPTO C (MANZANA 4) | M-147 | No especificado | Concreto | Mamposteria torre 1 eje J entre 1 al 19 Apto 2101, 2102, 2103, 2110, 2111, 2112 | 2026-01-26 | 2026-02-23 | 2026-02-25 | 28 | 7.5 | 11.4 | 152 | AUTOCOMPAC | 21 | AUTOCOMPAC-21-28 | 2026-10-22 | NUEVO | 2026-10-22 |  | 3.9
23472 - TERRA PPTO C (MANZANA 4) | M-147 | No especificado | Concreto | Mamposteria torre 1 eje J entre 1 al 19 Apto 2101, 2102, 2103, 2110, 2111, 2112 | 2026-01-26 | 2026-02-23 | 2026-02-25 | 28 | 7.5 | 11.2 | 149.3 | AUTOCOMPAC | 21 | AUTOCOMPAC-21-28 | 2026-10-22 | NUEVO | 2026-10-22 |  | 3.7
23472 - TERRA PPTO C (MANZANA 4) | M-147 | No especificado | Concreto | Mamposteria torre 1 eje J entre 1 al 19 Apto 2101, 2102, 2103, 2110, 2111, 2112 | 2026-01-26 | 2026-02-23 | 2026-02-25 | 28 | 7.5 | 11.1 | 148 | AUTOCOMPAC | 21 | AUTOCOMPAC-21-28 | 2026-10-22 | NUEVO | 2026-10-22 |  | 3.6
23472 - TERRA PPTO C (MANZANA 4) | M-147 | No especificado | Concreto | Mamposteria torre 1 eje J entre 1 al 19 Apto 2101, 2102, 2103, 2110, 2111, 2112 | 2026-01-26 | 2026-02-03 | 2026-02-05 | 8 | 7.5 | 9.1 | 121.3 | AUTOCOMPAC | 21 | AUTOCOMPAC-21-8 | 2026-10-22 | NUEVO | 2026-10-22 |  | 1.6
23472 - TERRA PPTO C (MANZANA 4) | M-147 | No especificado | Concreto | Mamposteria torre 1 eje J entre 1 al 19 Apto 2101, 2102, 2103, 2110, 2111, 2112 | 2026-01-26 | 2026-02-03 | 2026-02-05 | 8 | 7.5 | 8.8 | 117.3 | AUTOCOMPAC | 21 | AUTOCOMPAC-21-8 | 2026-10-22 | NUEVO | 2026-10-22 |  | 1.3
23472 - TERRA PPTO C (MANZANA 4) | M-148 | No especificado | Concreto | Maposteria torre 1 eje A entre 1 al 19 Apto 2204, 2205, 2206, 2207, 2208, 2209 | 2026-01-26 | 2026-02-23 | 2026-02-25 | 28 | 7.5 | 10.9 | 145.3 | AUTOCOMPAC | 21 | AUTOCOMPAC-21-28 | 2026-10-22 | NUEVO | 2026-10-22 |  | 3.4
23472 - TERRA PPTO C (MANZANA 4) | M-148 | No especificado | Concreto | Maposteria torre 1 eje A entre 1 al 19 Apto 2204, 2205, 2206, 2207, 2208, 2209 | 2026-01-26 | 2026-02-23 | 2026-02-25 | 28 | 7.5 | 10.5 | 140 | AUTOCOMPAC | 21 | AUTOCOMPAC-21-28 | 2026-10-22 | NUEVO | 2026-10-22 |  | 3
23472 - TERRA PPTO C (MANZANA 4) | M-148 | No especificado | Concreto | Maposteria torre 1 eje A entre 1 al 19 Apto 2204, 2205, 2206, 2207, 2208, 2209 | 2026-01-26 | 2026-02-23 | 2026-02-25 | 28 | 7.5 | 10.6 | 141.3 | AUTOCOMPAC | 21 | AUTOCOMPAC-21-28 | 2026-10-22 | NUEVO | 2026-10-22 |  | 3.1
23472 - TERRA PPTO C (MANZANA 4) | M-148 | No especificado | Concreto | Maposteria torre 1 eje A entre 1 al 19 Apto 2204, 2205, 2206, 2207, 2208, 2209 | 2026-01-26 | 2026-02-03 | 2026-02-05 | 8 | 7.5 | 8.4 | 112 | AUTOCOMPAC | 21 | AUTOCOMPAC-21-8 | 2026-10-22 | NUEVO | 2026-10-22 |  | 0.9
23472 - TERRA PPTO C (MANZANA 4) | M-148 | No especificado | Concreto | Maposteria torre 1 eje A entre 1 al 19 Apto 2204, 2205, 2206, 2207, 2208, 2209 | 2026-01-26 | 2026-02-03 | 2026-02-05 | 8 | 7.5 | 8.3 | 110.7 | AUTOCOMPAC | 21 | AUTOCOMPAC-21-8 | 2026-10-22 | NUEVO | 2026-10-22 |  | 0.8
23472 - TERRA PPTO C (MANZANA 4) | M-149 | No especificado | Concreto | Mamposteria torre 1 ejes J entre 1 al 19 Apto 2201, 2202, 2203, 2210, 2211, 2212 | 2026-01-26 | 2026-02-23 | 2026-02-25 | 28 | 7.5 | 10.8 | 144 | AUTOCOMPAC | 21 | AUTOCOMPAC-21-28 | 2026-10-22 | NUEVO | 2026-10-22 |  | 3.3
23472 - TERRA PPTO C (MANZANA 4) | M-149 | No especificado | Concreto | Mamposteria torre 1 ejes J entre 1 al 19 Apto 2201, 2202, 2203, 2210, 2211, 2212 | 2026-01-26 | 2026-02-23 | 2026-02-25 | 28 | 7.5 | 10.2 | 136 | AUTOCOMPAC | 21 | AUTOCOMPAC-21-28 | 2026-10-22 | NUEVO | 2026-10-22 |  | 2.7
23472 - TERRA PPTO C (MANZANA 4) | M-149 | No especificado | Concreto | Mamposteria torre 1 ejes J entre 1 al 19 Apto 2201, 2202, 2203, 2210, 2211, 2212 | 2026-01-26 | 2026-02-23 | 2026-02-25 | 28 | 7.5 | 10.3 | 137.3 | AUTOCOMPAC | 21 | AUTOCOMPAC-21-28 | 2026-10-22 | NUEVO | 2026-10-22 |  | 2.8
23472 - TERRA PPTO C (MANZANA 4) | M-149 | No especificado | Concreto | Mamposteria torre 1 ejes J entre 1 al 19 Apto 2201, 2202, 2203, 2210, 2211, 2212 | 2026-01-26 | 2026-02-03 | 2026-02-05 | 8 | 7.5 | 8.9 | 118.7 | AUTOCOMPAC | 21 | AUTOCOMPAC-21-8 | 2026-10-22 | NUEVO | 2026-10-22 |  | 1.4
23472 - TERRA PPTO C (MANZANA 4) | M-149 | No especificado | Concreto | Mamposteria torre 1 ejes J entre 1 al 19 Apto 2201, 2202, 2203, 2210, 2211, 2212 | 2026-01-26 | 2026-02-03 | 2026-02-05 | 8 | 7.5 | 8.6 | 114.7 | AUTOCOMPAC | 21 | AUTOCOMPAC-21-8 | 2026-10-22 | NUEVO | 2026-10-22 |  | 1.1
23472 - TERRA PPTO C (MANZANA 4) | M1405 | Outinord IND 1" | Concreto | Vigas de cimentación salón comunal 1 P-001, P-002, P-003, P-004, P-005, P-006, P-007 y Zapatas ZAP Z-3P Z-2P Eje A-P, LP, 3-P | 2026-05-19 | 2026-06-16 | 2026-06-18 | 28 | 27.6 | 33.3 | 120.7 | AUTOCOMPAC | 28 | AUTOCOMPAC-28-28 | 2026-10-22 | NUEVO | 2026-10-22 | 28 | 5.7
23472 - TERRA PPTO C (MANZANA 4) | M1405 | Outinord IND 1" | Concreto | Vigas de cimentación salón comunal 1 P-001, P-002, P-003, P-004, P-005, P-006, P-007 y Zapatas ZAP Z-3P Z-2P Eje A-P, LP, 3-P | 2026-05-19 | 2026-06-16 | 2026-06-18 | 28 | 27.6 | 32.8 | 118.8 | AUTOCOMPAC | 28 | AUTOCOMPAC-28-28 | 2026-10-22 | NUEVO | 2026-10-22 | 28 | 5.2
23472 - TERRA PPTO C (MANZANA 4) | M1405 | Outinord IND 1" | Concreto | Vigas de cimentación salón comunal 1 P-001, P-002, P-003, P-004, P-005, P-006, P-007 y Zapatas ZAP Z-3P Z-2P Eje A-P, LP, 3-P | 2026-05-19 | 2026-06-16 | 2026-06-18 | 28 | 27.6 | 33.1 | 119.9 | AUTOCOMPAC | 28 | AUTOCOMPAC-28-28 | 2026-10-22 | NUEVO | 2026-10-22 | 28 | 5.5
23472 - TERRA PPTO C (MANZANA 4) | M1405 | Outinord IND 1" | Concreto | Vigas de cimentación salón comunal 1 P-001, P-002, P-003, P-004, P-005, P-006, P-007 y Zapatas ZAP Z-3P Z-2P Eje A-P, LP, 3-P | 2026-05-19 | 2026-06-02 | 2026-06-03 | 14 | 27.6 | 27.1 | 98.2 | AUTOCOMPAC | 28 | AUTOCOMPAC-28-14 | 2026-10-22 | NUEVO | 2026-10-22 | 21.65 | -0.5
23472 - TERRA PPTO C (MANZANA 4) | M1405 | Outinord IND 1" | Concreto | Vigas de cimentación salón comunal 1 P-001, P-002, P-003, P-004, P-005, P-006, P-007 y Zapatas ZAP Z-3P Z-2P Eje A-P, LP, 3-P | 2026-05-19 | 2026-06-02 | 2026-06-03 | 14 | 27.6 | 27.4 | 99.3 | AUTOCOMPAC | 28 | AUTOCOMPAC-28-14 | 2026-10-22 | NUEVO | 2026-10-22 | 21.65 | -0.2
23472 - TERRA PPTO C (MANZANA 4) | M1405 | Outinord IND 1" | Concreto | Vigas de cimentación salón comunal 1 P-001, P-002, P-003, P-004, P-005, P-006, P-007 y Zapatas ZAP Z-3P Z-2P Eje A-P, LP, 3-P | 2026-05-19 | 2026-05-26 | 2026-05-26 | 7 | 27.6 | 22.3 | 80.8 | AUTOCOMPAC | 28 | AUTOCOMPAC-28-7 | 2026-10-22 | NUEVO | 2026-10-22 | 18.48 | -5.3
23472 - TERRA PPTO C (MANZANA 4) | M1405 | Outinord IND 1" | Concreto | Vigas de cimentación salón comunal 1 P-001, P-002, P-003, P-004, P-005, P-006, P-007 y Zapatas ZAP Z-3P Z-2P Eje A-P, LP, 3-P | 2026-05-19 | 2026-05-26 | 2026-05-26 | 7 | 27.6 | 22.5 | 81.5 | AUTOCOMPAC | 28 | AUTOCOMPAC-28-7 | 2026-10-22 | NUEVO | 2026-10-22 | 18.48 | -5.1
23472 - TERRA PPTO C (MANZANA 4) | M1405 | Outinord IND 1" | Concreto | Vigas de cimentación salón comunal 1 P-001, P-002, P-003, P-004, P-005, P-006, P-007 y Zapatas ZAP Z-3P Z-2P Eje A-P, LP, 3-P | 2026-05-19 | 2026-05-22 | 2026-05-26 | 3 | 27.6 | 12.2 | 44.2 | AUTOCOMPAC | 28 | AUTOCOMPAC-28-3 | 2026-10-22 | NUEVO | 2026-10-22 | 12.6 | -15.4
23472 - TERRA PPTO C (MANZANA 4) | M1405 | Outinord IND 1" | Concreto | Vigas de cimentación salón comunal 1 P-001, P-002, P-003, P-004, P-005, P-006, P-007 y Zapatas ZAP Z-3P Z-2P Eje A-P, LP, 3-P | 2026-05-19 | 2026-05-22 | 2026-05-26 | 3 | 27.6 | 12.1 | 43.8 | AUTOCOMPAC | 28 | AUTOCOMPAC-28-3 | 2026-10-22 | NUEVO | 2026-10-22 | 12.6 | -15.5
23472 - TERRA PPTO C (MANZANA 4) | M1406 | Outinord IND 1/2" | Concreto | Muro de contención salón comunal 1 Eje A-P, 1-P, 3-P N+0.70 al N+1.50 | 2026-05-19 | 2026-06-16 | 2026-06-18 | 28 | 27.6 | 42.7 | 154.7 | MURO | 28 | MURO-28-28 | 2026-10-22 | NUEVO | 2026-10-22 | 28 | 15.1
23472 - TERRA PPTO C (MANZANA 4) | M1406 | Outinord IND 1/2" | Concreto | Muro de contención salón comunal 1 Eje A-P, 1-P, 3-P N+0.70 al N+1.50 | 2026-05-19 | 2026-06-16 | 2026-06-18 | 28 | 27.6 | 43.1 | 156.2 | MURO | 28 | MURO-28-28 | 2026-10-22 | NUEVO | 2026-10-22 | 28 | 15.5
23472 - TERRA PPTO C (MANZANA 4) | M1406 | Outinord IND 1/2" | Concreto | Muro de contención salón comunal 1 Eje A-P, 1-P, 3-P N+0.70 al N+1.50 | 2026-05-19 | 2026-06-16 | 2026-06-18 | 28 | 27.6 | 41.8 | 151.4 | MURO | 28 | MURO-28-28 | 2026-10-22 | NUEVO | 2026-10-22 | 28 | 14.2
23472 - TERRA PPTO C (MANZANA 4) | M1406 | Outinord IND 1/2" | Concreto | Muro de contención salón comunal 1 Eje A-P, 1-P, 3-P N+0.70 al N+1.50 | 2026-05-19 | 2026-06-02 | 2026-06-03 | 14 | 27.6 | 35.9 | 130.1 | MURO | 28 | MURO-28-14 | 2026-10-22 | NUEVO | 2026-10-22 | 21.65 | 8.3
23472 - TERRA PPTO C (MANZANA 4) | M1406 | Outinord IND 1/2" | Concreto | Muro de contención salón comunal 1 Eje A-P, 1-P, 3-P N+0.70 al N+1.50 | 2026-05-19 | 2026-06-02 | 2026-06-03 | 14 | 27.6 | 34.7 | 125.7 | MURO | 28 | MURO-28-14 | 2026-10-22 | NUEVO | 2026-10-22 | 21.65 | 7.1
23472 - TERRA PPTO C (MANZANA 4) | M1406 | Outinord IND 1/2" | Concreto | Muro de contención salón comunal 1 Eje A-P, 1-P, 3-P N+0.70 al N+1.50 | 2026-05-19 | 2026-05-26 | 2026-05-26 | 7 | 27.6 | 30 | 108.7 | MURO | 28 | MURO-28-7 | 2026-10-22 | NUEVO | 2026-10-22 | 18.48 | 2.4
23472 - TERRA PPTO C (MANZANA 4) | M1406 | Outinord IND 1/2" | Concreto | Muro de contención salón comunal 1 Eje A-P, 1-P, 3-P N+0.70 al N+1.50 | 2026-05-19 | 2026-05-26 | 2026-05-26 | 7 | 27.6 | 29 | 105.1 | MURO | 28 | MURO-28-7 | 2026-10-22 | NUEVO | 2026-10-22 | 18.48 | 1.4
23472 - TERRA PPTO C (MANZANA 4) | M1406 | Outinord IND 1/2" | Concreto | Muro de contención salón comunal 1 Eje A-P, 1-P, 3-P N+0.70 al N+1.50 | 2026-05-19 | 2026-05-22 | 2026-05-26 | 3 | 27.6 | 22 | 79.7 | MURO | 28 | MURO-28-3 | 2026-10-22 | NUEVO | 2026-10-22 | 12.6 | -5.6
23472 - TERRA PPTO C (MANZANA 4) | M1406 | Outinord IND 1/2" | Concreto | Muro de contención salón comunal 1 Eje A-P, 1-P, 3-P N+0.70 al N+1.50 | 2026-05-19 | 2026-05-22 | 2026-05-26 | 3 | 27.6 | 21.3 | 77.2 | MURO | 28 | MURO-28-3 | 2026-10-22 | NUEVO | 2026-10-22 | 12.6 | -6.3
23472 - TERRA PPTO C (MANZANA 4) | PL - 1287 | Outinord IND 1" | Concreto | Placa entrepiso torre 1 eje 13 al 19 entre 2A - E apt 2008 - 2009 | 2025-09-29 | 2025-10-27 | 2025-10-30 | 28 | 20.7 | 31 | 149.8 | PLACA | 21 | PLACA-21-28 | 2026-10-22 | NUEVO | 2026-10-22 | 21 | 10.3
23472 - TERRA PPTO C (MANZANA 4) | PL - 1287 | Outinord IND 1" | Concreto | Placa entrepiso torre 1 eje 13 al 19 entre 2A - E apt 2008 - 2009 | 2025-09-29 | 2025-10-27 | 2025-10-30 | 28 | 20.7 | 30.8 | 148.8 | PLACA | 21 | PLACA-21-28 | 2026-10-22 | NUEVO | 2026-10-22 | 21 | 10.1
23472 - TERRA PPTO C (MANZANA 4) | PL - 1287 | Outinord IND 1" | Concreto | Placa entrepiso torre 1 eje 13 al 19 entre 2A - E apt 2008 - 2009 | 2025-09-29 | 2025-10-27 | 2025-10-30 | 28 | 20.7 | 30.3 | 146.4 | PLACA | 21 | PLACA-21-28 | 2026-10-22 | NUEVO | 2026-10-22 | 21 | 9.6
23472 - TERRA PPTO C (MANZANA 4) | PL - 1287 | Outinord IND 1" | Concreto | Placa entrepiso torre 1 eje 13 al 19 entre 2A - E apt 2008 - 2009 | 2025-09-29 | 2025-10-13 | 2025-10-15 | 14 | 20.7 | 26.9 | 130 | PLACA | 21 | PLACA-21-14 | 2026-10-22 | NUEVO | 2026-10-22 | 16.24 | 6.2
23472 - TERRA PPTO C (MANZANA 4) | PL - 1287 | Outinord IND 1" | Concreto | Placa entrepiso torre 1 eje 13 al 19 entre 2A - E apt 2008 - 2009 | 2025-09-29 | 2025-10-13 | 2025-10-15 | 14 | 20.7 | 26.4 | 127.5 | PLACA | 21 | PLACA-21-14 | 2026-10-22 | NUEVO | 2026-10-22 | 16.24 | 5.7
23472 - TERRA PPTO C (MANZANA 4) | PL - 1287 | Outinord IND 1" | Concreto | Placa entrepiso torre 1 eje 13 al 19 entre 2A - E apt 2008 - 2009 | 2025-09-29 | 2025-10-06 | 2025-10-08 | 7 | 20.7 | 23.5 | 113.5 | PLACA | 21 | PLACA-21-7 | 2026-10-22 | NUEVO | 2026-10-22 | 13.86 | 2.8
23472 - TERRA PPTO C (MANZANA 4) | PL - 1287 | Outinord IND 1" | Concreto | Placa entrepiso torre 1 eje 13 al 19 entre 2A - E apt 2008 - 2009 | 2025-09-29 | 2025-10-06 | 2025-10-08 | 7 | 20.7 | 22.6 | 109.2 | PLACA | 21 | PLACA-21-7 | 2026-10-22 | NUEVO | 2026-10-22 | 13.86 | 1.9
23472 - TERRA PPTO C (MANZANA 4) | PL - 1287 | Outinord IND 1" | Concreto | Placa entrepiso torre 1 eje 13 al 19 entre 2A - E apt 2008 - 2009 | 2025-09-29 | 2025-10-02 | 2025-10-08 | 3 | 20.7 | 18.8 | 90.8 | PLACA | 21 | PLACA-21-3 | 2026-10-22 | NUEVO | 2026-10-22 | 9.45 | -1.9
23472 - TERRA PPTO C (MANZANA 4) | PL - 1287 | Outinord IND 1" | Concreto | Placa entrepiso torre 1 eje 13 al 19 entre 2A - E apt 2008 - 2009 | 2025-09-29 | 2025-10-02 | 2025-10-08 | 3 | 20.7 | 18.5 | 89.4 | PLACA | 21 | PLACA-21-3 | 2026-10-22 | NUEVO | 2026-10-22 | 9.45 | -2.2
23472 - TERRA PPTO C (MANZANA 4) | PL - 1347 | Outinord IND 1" | Concreto | Placa entre piso torre 1 eje 13 al 19 entre F - J apto 2410 , 2411 | 2025-11-04 | 2025-12-02 | 2025-12-03 | 28 | 20.7 | 26.1 | 126.1 | PLACA | 21 | PLACA-21-28 | 2026-10-22 | NUEVO | 2026-10-22 | 21 | 5.4
23472 - TERRA PPTO C (MANZANA 4) | PL - 1347 | Outinord IND 1" | Concreto | Placa entre piso torre 1 eje 13 al 19 entre F - J apto 2410 , 2411 | 2025-11-04 | 2025-12-02 | 2025-12-03 | 28 | 20.7 | 25.7 | 124.2 | PLACA | 21 | PLACA-21-28 | 2026-10-22 | NUEVO | 2026-10-22 | 21 | 5
23472 - TERRA PPTO C (MANZANA 4) | PL - 1347 | Outinord IND 1" | Concreto | Placa entre piso torre 1 eje 13 al 19 entre F - J apto 2410 , 2411 | 2025-11-04 | 2025-12-02 | 2025-12-03 | 28 | 20.7 | 25.3 | 122.2 | PLACA | 21 | PLACA-21-28 | 2026-10-22 | NUEVO | 2026-10-22 | 21 | 4.6
23472 - TERRA PPTO C (MANZANA 4) | PL - 1347 | Outinord IND 1" | Concreto | Placa entre piso torre 1 eje 13 al 19 entre F - J apto 2410 , 2411 | 2025-11-04 | 2025-11-18 | 2025-11-20 | 14 | 20.7 | 21.5 | 103.9 | PLACA | 21 | PLACA-21-14 | 2026-10-22 | NUEVO | 2026-10-22 | 16.24 | 0.8
23472 - TERRA PPTO C (MANZANA 4) | PL - 1347 | Outinord IND 1" | Concreto | Placa entre piso torre 1 eje 13 al 19 entre F - J apto 2410 , 2411 | 2025-11-04 | 2025-11-18 | 2025-11-20 | 14 | 20.7 | 21 | 101.4 | PLACA | 21 | PLACA-21-14 | 2026-10-22 | NUEVO | 2026-10-22 | 16.24 | 0.3
23472 - TERRA PPTO C (MANZANA 4) | PL - 1347 | Outinord IND 1" | Concreto | Placa entre piso torre 1 eje 13 al 19 entre F - J apto 2410 , 2411 | 2025-11-04 | 2025-11-11 | 2025-11-12 | 7 | 20.7 | 17.6 | 85 | PLACA | 21 | PLACA-21-7 | 2026-10-22 | NUEVO | 2026-10-22 | 13.86 | -3.1
23472 - TERRA PPTO C (MANZANA 4) | PL - 1347 | Outinord IND 1" | Concreto | Placa entre piso torre 1 eje 13 al 19 entre F - J apto 2410 , 2411 | 2025-11-04 | 2025-11-11 | 2025-11-12 | 7 | 20.7 | 16.9 | 81.6 | PLACA | 21 | PLACA-21-7 | 2026-10-22 | NUEVO | 2026-10-22 | 13.86 | -3.8
23472 - TERRA PPTO C (MANZANA 4) | PL - 1347 | Outinord IND 1" | Concreto | Placa entre piso torre 1 eje 13 al 19 entre F - J apto 2410 , 2411 | 2025-11-04 | 2025-11-07 | 2025-11-12 | 3 | 20.7 | 12.4 | 59.9 | PLACA | 21 | PLACA-21-3 | 2026-10-22 | NUEVO | 2026-10-22 | 9.45 | -8.3
23472 - TERRA PPTO C (MANZANA 4) | PL - 1347 | Outinord IND 1" | Concreto | Placa entre piso torre 1 eje 13 al 19 entre F - J apto 2410 , 2411 | 2025-11-04 | 2025-11-07 | 2025-11-12 | 3 | 20.7 | 11.7 | 56.5 | PLACA | 21 | PLACA-21-3 | 2026-10-22 | NUEVO | 2026-10-22 | 9.45 | -9
23472 - TERRA PPTO C (MANZANA 4) | PL - 1147 | Outinord IND 1" | Concreto | Placa Entrepiso Torre 1 Eje 7 al 13 entre A - E Apt 1008, 1009 | 2025-07-07 | 2025-08-04 | 2025-08-06 | 28 | 20.7 | 33 | 159.4 | PLACA | 21 | PLACA-21-28 | 2026-10-22 | NUEVO | 2026-10-22 | 21 | 12.3
23472 - TERRA PPTO C (MANZANA 4) | PL - 1147 | Outinord IND 1" | Concreto | Placa Entrepiso Torre 1 Eje 7 al 13 entre A - E Apt 1008, 1009 | 2025-07-07 | 2025-08-04 | 2025-08-06 | 28 | 20.7 | 32.1 | 155.1 | PLACA | 21 | PLACA-21-28 | 2026-10-22 | NUEVO | 2026-10-22 | 21 | 11.4
23472 - TERRA PPTO C (MANZANA 4) | PL - 1147 | Outinord IND 1" | Concreto | Placa Entrepiso Torre 1 Eje 7 al 13 entre A - E Apt 1008, 1009 | 2025-07-07 | 2025-08-04 | 2025-08-06 | 28 | 20.7 | 32.5 | 157 | PLACA | 21 | PLACA-21-28 | 2026-10-22 | NUEVO | 2026-10-22 | 21 | 11.8
23472 - TERRA PPTO C (MANZANA 4) | PL - 1147 | Outinord IND 1" | Concreto | Placa Entrepiso Torre 1 Eje 7 al 13 entre A - E Apt 1008, 1009 | 2025-07-07 | 2025-07-21 | 2025-07-22 | 14 | 20.7 | 23.7 | 114.5 | PLACA | 21 | PLACA-21-14 | 2026-10-22 | NUEVO | 2026-10-22 | 16.24 | 3
23472 - TERRA PPTO C (MANZANA 4) | PL - 1147 | Outinord IND 1" | Concreto | Placa Entrepiso Torre 1 Eje 7 al 13 entre A - E Apt 1008, 1009 | 2025-07-07 | 2025-07-21 | 2025-07-22 | 14 | 20.7 | 24 | 115.9 | PLACA | 21 | PLACA-21-14 | 2026-10-22 | NUEVO | 2026-10-22 | 16.24 | 3.3
23472 - TERRA PPTO C (MANZANA 4) | PL - 1147 | Outinord IND 1" | Concreto | Placa Entrepiso Torre 1 Eje 7 al 13 entre A - E Apt 1008, 1009 | 2025-07-07 | 2025-07-14 | 2025-07-17 | 7 | 20.7 | 17.7 | 85.5 | PLACA | 21 | PLACA-21-7 | 2026-10-22 | NUEVO | 2026-10-22 | 13.86 | -3
23472 - TERRA PPTO C (MANZANA 4) | PL - 1147 | Outinord IND 1" | Concreto | Placa Entrepiso Torre 1 Eje 7 al 13 entre A - E Apt 1008, 1009 | 2025-07-07 | 2025-07-14 | 2025-07-17 | 7 | 20.7 | 17.8 | 86 | PLACA | 21 | PLACA-21-7 | 2026-10-22 | NUEVO | 2026-10-22 | 13.86 | -2.9
23472 - TERRA PPTO C (MANZANA 4) | PL - 1147 | Outinord IND 1" | Concreto | Placa Entrepiso Torre 1 Eje 7 al 13 entre A - E Apt 1008, 1009 | 2025-07-07 | 2025-07-10 | 2025-07-11 | 3 | 20.7 | 11.8 | 57 | PLACA | 21 | PLACA-21-3 | 2026-10-22 | NUEVO | 2026-10-22 | 9.45 | -8.9
23472 - TERRA PPTO C (MANZANA 4) | PL - 1147 | Outinord IND 1" | Concreto | Placa Entrepiso Torre 1 Eje 7 al 13 entre A - E Apt 1008, 1009 | 2025-07-07 | 2025-07-10 | 2025-07-11 | 3 | 20.7 | 11.6 | 56 | PLACA | 21 | PLACA-21-3 | 2026-10-22 | NUEVO | 2026-10-22 | 9.45 | -9.1
23472 - TERRA PPTO C (MANZANA 4) | PL - 1149 | Outinord IND 1" | Concreto | Salon Comunal Placa Aligerada eje 1 al 4 entre A - C Piso 5 y Columna C - 01 eje 5 - A, 5 - B, 5 - C, 6 - A , 6 - B, 6 - C, 7 - A, 7 - B, 7 - C, Piso 5 a cubierta y escalera Tipo 1 eje 3 al 4 entre A - B Sótano a piso 1 | 2025-07-08 | 2025-08-05 | 2025-08-06 | 28 | 27.6 | 33.7 | 122.1 | PLACA | 28 | PLACA-28-28 | 2026-10-22 | NUEVO | 2026-10-22 | 28 | 6.1
23472 - TERRA PPTO C (MANZANA 4) | PL - 1149 | Outinord IND 1" | Concreto | Salon Comunal Placa Aligerada eje 1 al 4 entre A - C Piso 5 y Columna C - 01 eje 5 - A, 5 - B, 5 - C, 6 - A , 6 - B, 6 - C, 7 - A, 7 - B, 7 - C, Piso 5 a cubierta y escalera Tipo 1 eje 3 al 4 entre A - B Sótano a piso 1 | 2025-07-08 | 2025-08-05 | 2025-08-06 | 28 | 27.6 | 32.7 | 118.5 | PLACA | 28 | PLACA-28-28 | 2026-10-22 | NUEVO | 2026-10-22 | 28 | 5.1
23472 - TERRA PPTO C (MANZANA 4) | PL - 1149 | Outinord IND 1" | Concreto | Salon Comunal Placa Aligerada eje 1 al 4 entre A - C Piso 5 y Columna C - 01 eje 5 - A, 5 - B, 5 - C, 6 - A , 6 - B, 6 - C, 7 - A, 7 - B, 7 - C, Piso 5 a cubierta y escalera Tipo 1 eje 3 al 4 entre A - B Sótano a piso 1 | 2025-07-08 | 2025-08-05 | 2025-08-06 | 28 | 27.6 | 33.3 | 120.7 | PLACA | 28 | PLACA-28-28 | 2026-10-22 | NUEVO | 2026-10-22 | 28 | 5.7
23472 - TERRA PPTO C (MANZANA 4) | PL - 1149 | Outinord IND 1" | Concreto | Salon Comunal Placa Aligerada eje 1 al 4 entre A - C Piso 5 y Columna C - 01 eje 5 - A, 5 - B, 5 - C, 6 - A , 6 - B, 6 - C, 7 - A, 7 - B, 7 - C, Piso 5 a cubierta y escalera Tipo 1 eje 3 al 4 entre A - B Sótano a piso 1 | 2025-07-08 | 2025-07-22 | 2025-07-25 | 14 | 27.6 | 26.6 | 96.4 | PLACA | 28 | PLACA-28-14 | 2026-10-22 | NUEVO | 2026-10-22 | 21.65 | -1
23472 - TERRA PPTO C (MANZANA 4) | PL - 1149 | Outinord IND 1" | Concreto | Salon Comunal Placa Aligerada eje 1 al 4 entre A - C Piso 5 y Columna C - 01 eje 5 - A, 5 - B, 5 - C, 6 - A , 6 - B, 6 - C, 7 - A, 7 - B, 7 - C, Piso 5 a cubierta y escalera Tipo 1 eje 3 al 4 entre A - B Sótano a piso 1 | 2025-07-08 | 2025-07-22 | 2025-07-25 | 14 | 27.6 | 26.8 | 97.1 | PLACA | 28 | PLACA-28-14 | 2026-10-22 | NUEVO | 2026-10-22 | 21.65 | -0.8
23472 - TERRA PPTO C (MANZANA 4) | PL - 1149 | Outinord IND 1" | Concreto | Salon Comunal Placa Aligerada eje 1 al 4 entre A - C Piso 5 y Columna C - 01 eje 5 - A, 5 - B, 5 - C, 6 - A , 6 - B, 6 - C, 7 - A, 7 - B, 7 - C, Piso 5 a cubierta y escalera Tipo 1 eje 3 al 4 entre A - B Sótano a piso 1 | 2025-07-08 | 2025-07-15 | 2025-07-17 | 7 | 27.6 | 22.6 | 81.9 | PLACA | 28 | PLACA-28-7 | 2026-10-22 | NUEVO | 2026-10-22 | 18.48 | -5
23472 - TERRA PPTO C (MANZANA 4) | PL - 1149 | Outinord IND 1" | Concreto | Salon Comunal Placa Aligerada eje 1 al 4 entre A - C Piso 5 y Columna C - 01 eje 5 - A, 5 - B, 5 - C, 6 - A , 6 - B, 6 - C, 7 - A, 7 - B, 7 - C, Piso 5 a cubierta y escalera Tipo 1 eje 3 al 4 entre A - B Sótano a piso 1 | 2025-07-08 | 2025-07-15 | 2025-07-17 | 7 | 27.6 | 22.7 | 82.2 | PLACA | 28 | PLACA-28-7 | 2026-10-22 | NUEVO | 2026-10-22 | 18.48 | -4.9
23472 - TERRA PPTO C (MANZANA 4) | PL - 1149 | Outinord IND 1" | Concreto | Salon Comunal Placa Aligerada eje 1 al 4 entre A - C Piso 5 y Columna C - 01 eje 5 - A, 5 - B, 5 - C, 6 - A , 6 - B, 6 - C, 7 - A, 7 - B, 7 - C, Piso 5 a cubierta y escalera Tipo 1 eje 3 al 4 entre A - B Sótano a piso 1 | 2025-07-08 | 2025-07-11 | 2025-07-14 | 3 | 27.6 | 17 | 61.6 | PLACA | 28 | PLACA-28-3 | 2026-10-22 | NUEVO | 2026-10-22 | 12.6 | -10.6
23472 - TERRA PPTO C (MANZANA 4) | PL - 1149 | Outinord IND 1" | Concreto | Salon Comunal Placa Aligerada eje 1 al 4 entre A - C Piso 5 y Columna C - 01 eje 5 - A, 5 - B, 5 - C, 6 - A , 6 - B, 6 - C, 7 - A, 7 - B, 7 - C, Piso 5 a cubierta y escalera Tipo 1 eje 3 al 4 entre A - B Sótano a piso 1 | 2025-07-08 | 2025-07-11 | 2025-07-14 | 3 | 27.6 | 17 | 61.6 | PLACA | 28 | PLACA-28-3 | 2026-10-22 | NUEVO | 2026-10-22 | 12.6 | -10.6
23472 - TERRA PPTO C (MANZANA 4) | PL - 1150 | Outinord Ind 1" | Concreto | Salon Comunal Placa Aligerada eje 1 al 4 entre A - C y columnas C - 01 eje 5 - A, 5 - B, 5 - C, 6 - A, 6 - B, 6 - C, 7 - A, 7 - B, 7 - C Piso 5 a Cubierta y Escalera Tipo 1 eje 3 al 4 Entre A - B sótano a Piso 1 | 2025-07-08 | 2025-08-05 | 2025-08-06 | 28 | 27.6 | 30.1 | 109.1 | PLACA | 28 | PLACA-28-28 | 2026-10-22 | NUEVO | 2026-10-22 | 28 | 2.5
23472 - TERRA PPTO C (MANZANA 4) | PL - 1150 | Outinord Ind 1" | Concreto | Salon Comunal Placa Aligerada eje 1 al 4 entre A - C y columnas C - 01 eje 5 - A, 5 - B, 5 - C, 6 - A, 6 - B, 6 - C, 7 - A, 7 - B, 7 - C Piso 5 a Cubierta y Escalera Tipo 1 eje 3 al 4 Entre A - B sótano a Piso 1 | 2025-07-08 | 2025-08-05 | 2025-08-06 | 28 | 27.6 | 30.4 | 110.1 | PLACA | 28 | PLACA-28-28 | 2026-10-22 | NUEVO | 2026-10-22 | 28 | 2.8
23472 - TERRA PPTO C (MANZANA 4) | PL - 1150 | Outinord Ind 1" | Concreto | Salon Comunal Placa Aligerada eje 1 al 4 entre A - C y columnas C - 01 eje 5 - A, 5 - B, 5 - C, 6 - A, 6 - B, 6 - C, 7 - A, 7 - B, 7 - C Piso 5 a Cubierta y Escalera Tipo 1 eje 3 al 4 Entre A - B sótano a Piso 1 | 2025-07-08 | 2025-08-05 | 2025-08-06 | 28 | 27.6 | 29.9 | 108.3 | PLACA | 28 | PLACA-28-28 | 2026-10-22 | NUEVO | 2026-10-22 | 28 | 2.3
23472 - TERRA PPTO C (MANZANA 4) | PL - 1150 | Outinord Ind 1" | Concreto | Salon Comunal Placa Aligerada eje 1 al 4 entre A - C y columnas C - 01 eje 5 - A, 5 - B, 5 - C, 6 - A, 6 - B, 6 - C, 7 - A, 7 - B, 7 - C Piso 5 a Cubierta y Escalera Tipo 1 eje 3 al 4 Entre A - B sótano a Piso 1 | 2025-07-08 | 2025-07-22 | 2025-07-25 | 14 | 27.6 | 25 | 90.6 | PLACA | 28 | PLACA-28-14 | 2026-10-22 | NUEVO | 2026-10-22 | 21.65 | -2.6
23472 - TERRA PPTO C (MANZANA 4) | PL - 1150 | Outinord Ind 1" | Concreto | Salon Comunal Placa Aligerada eje 1 al 4 entre A - C y columnas C - 01 eje 5 - A, 5 - B, 5 - C, 6 - A, 6 - B, 6 - C, 7 - A, 7 - B, 7 - C Piso 5 a Cubierta y Escalera Tipo 1 eje 3 al 4 Entre A - B sótano a Piso 1 | 2025-07-08 | 2025-07-22 | 2025-07-25 | 14 | 27.6 | 25.3 | 91.7 | PLACA | 28 | PLACA-28-14 | 2026-10-22 | NUEVO | 2026-10-22 | 21.65 | -2.3
23472 - TERRA PPTO C (MANZANA 4) | PL - 1150 | Outinord Ind 1" | Concreto | Salon Comunal Placa Aligerada eje 1 al 4 entre A - C y columnas C - 01 eje 5 - A, 5 - B, 5 - C, 6 - A, 6 - B, 6 - C, 7 - A, 7 - B, 7 - C Piso 5 a Cubierta y Escalera Tipo 1 eje 3 al 4 Entre A - B sótano a Piso 1 | 2025-07-08 | 2025-07-15 | 2025-07-17 | 7 | 27.6 | 23.6 | 85.5 | PLACA | 28 | PLACA-28-7 | 2026-10-22 | NUEVO | 2026-10-22 | 18.48 | -4
23472 - TERRA PPTO C (MANZANA 4) | PL - 1150 | Outinord Ind 1" | Concreto | Salon Comunal Placa Aligerada eje 1 al 4 entre A - C y columnas C - 01 eje 5 - A, 5 - B, 5 - C, 6 - A, 6 - B, 6 - C, 7 - A, 7 - B, 7 - C Piso 5 a Cubierta y Escalera Tipo 1 eje 3 al 4 Entre A - B sótano a Piso 1 | 2025-07-08 | 2025-07-15 | 2025-07-17 | 7 | 27.6 | 23.8 | 86.2 | PLACA | 28 | PLACA-28-7 | 2026-10-22 | NUEVO | 2026-10-22 | 18.48 | -3.8
23472 - TERRA PPTO C (MANZANA 4) | PL - 1150 | Outinord Ind 1" | Concreto | Salon Comunal Placa Aligerada eje 1 al 4 entre A - C y columnas C - 01 eje 5 - A, 5 - B, 5 - C, 6 - A, 6 - B, 6 - C, 7 - A, 7 - B, 7 - C Piso 5 a Cubierta y Escalera Tipo 1 eje 3 al 4 Entre A - B sótano a Piso 1 | 2025-07-08 | 2025-07-11 | 2025-07-14 | 3 | 27.6 | 15.7 | 56.9 | PLACA | 28 | PLACA-28-3 | 2026-10-22 | NUEVO | 2026-10-22 | 12.6 | -11.9
23472 - TERRA PPTO C (MANZANA 4) | PL - 1150 | Outinord Ind 1" | Concreto | Salon Comunal Placa Aligerada eje 1 al 4 entre A - C y columnas C - 01 eje 5 - A, 5 - B, 5 - C, 6 - A, 6 - B, 6 - C, 7 - A, 7 - B, 7 - C Piso 5 a Cubierta y Escalera Tipo 1 eje 3 al 4 Entre A - B sótano a Piso 1 | 2025-07-08 | 2025-07-11 | 2025-07-14 | 3 | 27.6 | 15 | 54.3 | PLACA | 28 | PLACA-28-3 | 2026-10-22 | NUEVO | 2026-10-22 | 12.6 | -12.6
23472 - TERRA PPTO C (MANZANA 4) | PL - 1151 | Outinord Ind 1" | Concreto | Placa Entrepiso Torre 1 eje 1 al 7 entre A - E Apt 1004, 1005 y Escalera eje 1 al 2 entre D - E Costado occidental piso 6 al 7 | 2025-07-08 | 2025-08-05 | 2025-08-06 | 28 | 20.7 | 31.8 | 153.6 | PLACA | 21 | PLACA-21-28 | 2026-10-22 | NUEVO | 2026-10-22 | 21 | 11.1
23472 - TERRA PPTO C (MANZANA 4) | PL - 1151 | Outinord Ind 1" | Concreto | Placa Entrepiso Torre 1 eje 1 al 7 entre A - E Apt 1004, 1005 y Escalera eje 1 al 2 entre D - E Costado occidental piso 6 al 7 | 2025-07-08 | 2025-08-05 | 2025-08-06 | 28 | 20.7 | 31.3 | 151.2 | PLACA | 21 | PLACA-21-28 | 2026-10-22 | NUEVO | 2026-10-22 | 21 | 10.6
23472 - TERRA PPTO C (MANZANA 4) | PL - 1151 | Outinord Ind 1" | Concreto | Placa Entrepiso Torre 1 eje 1 al 7 entre A - E Apt 1004, 1005 y Escalera eje 1 al 2 entre D - E Costado occidental piso 6 al 7 | 2025-07-08 | 2025-08-05 | 2025-08-06 | 28 | 20.7 | 31 | 149.8 | PLACA | 21 | PLACA-21-28 | 2026-10-22 | NUEVO | 2026-10-22 | 21 | 10.3
23472 - TERRA PPTO C (MANZANA 4) | PL - 1151 | Outinord Ind 1" | Concreto | Placa Entrepiso Torre 1 eje 1 al 7 entre A - E Apt 1004, 1005 y Escalera eje 1 al 2 entre D - E Costado occidental piso 6 al 7 | 2025-07-08 | 2025-07-22 | 2025-07-25 | 14 | 20.7 | 27.4 | 132.4 | PLACA | 21 | PLACA-21-14 | 2026-10-22 | NUEVO | 2026-10-22 | 16.24 | 6.7
23472 - TERRA PPTO C (MANZANA 4) | PL - 1151 | Outinord Ind 1" | Concreto | Placa Entrepiso Torre 1 eje 1 al 7 entre A - E Apt 1004, 1005 y Escalera eje 1 al 2 entre D - E Costado occidental piso 6 al 7 | 2025-07-08 | 2025-07-22 | 2025-07-25 | 14 | 20.7 | 27.3 | 131.9 | PLACA | 21 | PLACA-21-14 | 2026-10-22 | NUEVO | 2026-10-22 | 16.24 | 6.6
23472 - TERRA PPTO C (MANZANA 4) | PL - 1151 | Outinord Ind 1" | Concreto | Placa Entrepiso Torre 1 eje 1 al 7 entre A - E Apt 1004, 1005 y Escalera eje 1 al 2 entre D - E Costado occidental piso 6 al 7 | 2025-07-08 | 2025-07-15 | 2025-07-17 | 7 | 20.7 | 19.5 | 94.2 | PLACA | 21 | PLACA-21-7 | 2026-10-22 | NUEVO | 2026-10-22 | 13.86 | -1.2
23472 - TERRA PPTO C (MANZANA 4) | PL - 1151 | Outinord Ind 1" | Concreto | Placa Entrepiso Torre 1 eje 1 al 7 entre A - E Apt 1004, 1005 y Escalera eje 1 al 2 entre D - E Costado occidental piso 6 al 7 | 2025-07-08 | 2025-07-15 | 2025-07-17 | 7 | 20.7 | 19.4 | 93.7 | PLACA | 21 | PLACA-21-7 | 2026-10-22 | NUEVO | 2026-10-22 | 13.86 | -1.3
23472 - TERRA PPTO C (MANZANA 4) | PL - 1151 | Outinord Ind 1" | Concreto | Placa Entrepiso Torre 1 eje 1 al 7 entre A - E Apt 1004, 1005 y Escalera eje 1 al 2 entre D - E Costado occidental piso 6 al 7 | 2025-07-08 | 2025-07-11 | 2025-07-14 | 3 | 20.7 | 15 | 72.5 | PLACA | 21 | PLACA-21-3 | 2026-10-22 | NUEVO | 2026-10-22 | 9.45 | -5.7
23472 - TERRA PPTO C (MANZANA 4) | PL - 1151 | Outinord Ind 1" | Concreto | Placa Entrepiso Torre 1 eje 1 al 7 entre A - E Apt 1004, 1005 y Escalera eje 1 al 2 entre D - E Costado occidental piso 6 al 7 | 2025-07-08 | 2025-07-11 | 2025-07-14 | 3 | 20.7 | 14.3 | 69.1 | PLACA | 21 | PLACA-21-3 | 2026-10-22 | NUEVO | 2026-10-22 | 9.45 | -6.4
23472 - TERRA PPTO C (MANZANA 4) | PL - 1155 | Outinord IND 1" | Concreto | Placa entrepiso torre 1, eje 1 al 7 entre F - J, Apt. 1002, 1003. | 2025-07-09 | 2025-08-06 | 2025-08-12 | 28 | 20.7 | 30.6 | 147.8 | PLACA | 21 | PLACA-21-28 | 2026-10-22 | NUEVO | 2026-10-22 | 21 | 9.9
23472 - TERRA PPTO C (MANZANA 4) | PL - 1155 | Outinord IND 1" | Concreto | Placa entrepiso torre 1, eje 1 al 7 entre F - J, Apt. 1002, 1003. | 2025-07-09 | 2025-08-06 | 2025-08-12 | 28 | 20.7 | 29.8 | 144 | PLACA | 21 | PLACA-21-28 | 2026-10-22 | NUEVO | 2026-10-22 | 21 | 9.1
23472 - TERRA PPTO C (MANZANA 4) | PL - 1155 | Outinord IND 1" | Concreto | Placa entrepiso torre 1, eje 1 al 7 entre F - J, Apt. 1002, 1003. | 2025-07-09 | 2025-08-06 | 2025-08-12 | 28 | 20.7 | 29.7 | 143.5 | PLACA | 21 | PLACA-21-28 | 2026-10-22 | NUEVO | 2026-10-22 | 21 | 9
23472 - TERRA PPTO C (MANZANA 4) | PL - 1155 | Outinord IND 1" | Concreto | Placa entrepiso torre 1, eje 1 al 7 entre F - J, Apt. 1002, 1003. | 2025-07-09 | 2025-07-23 | 2025-07-26 | 14 | 20.7 | 26.4 | 127.5 | PLACA | 21 | PLACA-21-14 | 2026-10-22 | NUEVO | 2026-10-22 | 16.24 | 5.7
23472 - TERRA PPTO C (MANZANA 4) | PL - 1155 | Outinord IND 1" | Concreto | Placa entrepiso torre 1, eje 1 al 7 entre F - J, Apt. 1002, 1003. | 2025-07-09 | 2025-07-23 | 2025-07-26 | 14 | 20.7 | 26.2 | 126.6 | PLACA | 21 | PLACA-21-14 | 2026-10-22 | NUEVO | 2026-10-22 | 16.24 | 5.5
23472 - TERRA PPTO C (MANZANA 4) | PL - 1155 | Outinord IND 1" | Concreto | Placa entrepiso torre 1, eje 1 al 7 entre F - J, Apt. 1002, 1003. | 2025-07-09 | 2025-07-16 | 2025-07-17 | 7 | 20.7 | 23.7 | 114.5 | PLACA | 21 | PLACA-21-7 | 2026-10-22 | NUEVO | 2026-10-22 | 13.86 | 3
23472 - TERRA PPTO C (MANZANA 4) | PL - 1155 | Outinord IND 1" | Concreto | Placa entrepiso torre 1, eje 1 al 7 entre F - J, Apt. 1002, 1003. | 2025-07-09 | 2025-07-16 | 2025-07-17 | 7 | 20.7 | 24 | 115.9 | PLACA | 21 | PLACA-21-7 | 2026-10-22 | NUEVO | 2026-10-22 | 13.86 | 3.3
23472 - TERRA PPTO C (MANZANA 4) | PL - 1155 | Outinord IND 1" | Concreto | Placa entrepiso torre 1, eje 1 al 7 entre F - J, Apt. 1002, 1003. | 2025-07-09 | 2025-07-12 | 2025-07-17 | 3 | 20.7 | 18.1 | 87.4 | PLACA | 21 | PLACA-21-3 | 2026-10-22 | NUEVO | 2026-10-22 | 9.45 | -2.6
23472 - TERRA PPTO C (MANZANA 4) | PL - 1155 | Outinord IND 1" | Concreto | Placa entrepiso torre 1, eje 1 al 7 entre F - J, Apt. 1002, 1003. | 2025-07-09 | 2025-07-12 | 2025-07-17 | 3 | 20.7 | 17.9 | 86.5 | PLACA | 21 | PLACA-21-3 | 2026-10-22 | NUEVO | 2026-10-22 | 9.45 | -2.8
23472 - TERRA PPTO C (MANZANA 4) | PL - 1159 | Outinord IND 1" | Concreto | Placa Entrepiso Torre 1 Eje 13 al 19 entre F - J Apt 1110, 1111 y escalera costado oriental eje 17 al 19 entre D - G Piso 7 al piso 8 | 2025-07-11 | 2025-08-08 | 2025-08-12 | 28 | 20.7 | 28.8 | 139.1 | PLACA | 21 | PLACA-21-28 | 2026-10-22 | NUEVO | 2026-10-22 | 21 | 8.1
23472 - TERRA PPTO C (MANZANA 4) | PL - 1159 | Outinord IND 1" | Concreto | Placa Entrepiso Torre 1 Eje 13 al 19 entre F - J Apt 1110, 1111 y escalera costado oriental eje 17 al 19 entre D - G Piso 7 al piso 8 | 2025-07-11 | 2025-08-08 | 2025-08-12 | 28 | 20.7 | 28.7 | 138.6 | PLACA | 21 | PLACA-21-28 | 2026-10-22 | NUEVO | 2026-10-22 | 21 | 8
23472 - TERRA PPTO C (MANZANA 4) | PL - 1159 | Outinord IND 1" | Concreto | Placa Entrepiso Torre 1 Eje 13 al 19 entre F - J Apt 1110, 1111 y escalera costado oriental eje 17 al 19 entre D - G Piso 7 al piso 8 | 2025-07-11 | 2025-08-08 | 2025-08-12 | 28 | 20.7 | 28.1 | 135.7 | PLACA | 21 | PLACA-21-28 | 2026-10-22 | NUEVO | 2026-10-22 | 21 | 7.4
23472 - TERRA PPTO C (MANZANA 4) | PL - 1159 | Outinord IND 1" | Concreto | Placa Entrepiso Torre 1 Eje 13 al 19 entre F - J Apt 1110, 1111 y escalera costado oriental eje 17 al 19 entre D - G Piso 7 al piso 8 | 2025-07-11 | 2025-07-25 | 2025-07-29 | 14 | 20.7 | 25.2 | 121.7 | PLACA | 21 | PLACA-21-14 | 2026-10-22 | NUEVO | 2026-10-22 | 16.24 | 4.5
23472 - TERRA PPTO C (MANZANA 4) | PL - 1159 | Outinord IND 1" | Concreto | Placa Entrepiso Torre 1 Eje 13 al 19 entre F - J Apt 1110, 1111 y escalera costado oriental eje 17 al 19 entre D - G Piso 7 al piso 8 | 2025-07-11 | 2025-07-25 | 2025-07-29 | 14 | 20.7 | 24.8 | 119.8 | PLACA | 21 | PLACA-21-14 | 2026-10-22 | NUEVO | 2026-10-22 | 16.24 | 4.1
23472 - TERRA PPTO C (MANZANA 4) | PL - 1159 | Outinord IND 1" | Concreto | Placa Entrepiso Torre 1 Eje 13 al 19 entre F - J Apt 1110, 1111 y escalera costado oriental eje 17 al 19 entre D - G Piso 7 al piso 8 | 2025-07-11 | 2025-07-18 | 2025-07-22 | 7 | 20.7 | 20.3 | 98.1 | PLACA | 21 | PLACA-21-7 | 2026-10-22 | NUEVO | 2026-10-22 | 13.86 | -0.4
23472 - TERRA PPTO C (MANZANA 4) | PL - 1159 | Outinord IND 1" | Concreto | Placa Entrepiso Torre 1 Eje 13 al 19 entre F - J Apt 1110, 1111 y escalera costado oriental eje 17 al 19 entre D - G Piso 7 al piso 8 | 2025-07-11 | 2025-07-18 | 2025-07-22 | 7 | 20.7 | 20.2 | 97.6 | PLACA | 21 | PLACA-21-7 | 2026-10-22 | NUEVO | 2026-10-22 | 13.86 | -0.5
23472 - TERRA PPTO C (MANZANA 4) | PL - 1159 | Outinord IND 1" | Concreto | Placa Entrepiso Torre 1 Eje 13 al 19 entre F - J Apt 1110, 1111 y escalera costado oriental eje 17 al 19 entre D - G Piso 7 al piso 8 | 2025-07-11 | 2025-07-15 | 2025-07-17 | 4 | 20.7 | 16.1 | 77.8 | PLACA | 21 | PLACA-21-4 | 2026-10-22 | NUEVO | 2026-10-22 | 10.55 | -4.6
23472 - TERRA PPTO C (MANZANA 4) | PL - 1159 | Outinord IND 1" | Concreto | Placa Entrepiso Torre 1 Eje 13 al 19 entre F - J Apt 1110, 1111 y escalera costado oriental eje 17 al 19 entre D - G Piso 7 al piso 8 | 2025-07-11 | 2025-07-15 | 2025-07-17 | 4 | 20.7 | 16.2 | 78.3 | PLACA | 21 | PLACA-21-4 | 2026-10-22 | NUEVO | 2026-10-22 | 10.55 | -4.5
23472 - TERRA PPTO C (MANZANA 4) | PL - 1161 | Outinord IND 1" | Concreto | Placa Entrepiso Torre 1 Eje 7 al 13 entre A - E Apt 1106, 1107 | 2025-07-12 | 2025-08-09 | 2025-08-12 | 28 | 20.7 | 29.4 | 142 | PLACA | 21 | PLACA-21-28 | 2026-10-22 | NUEVO | 2026-10-22 | 21 | 8.7
23472 - TERRA PPTO C (MANZANA 4) | PL - 1161 | Outinord IND 1" | Concreto | Placa Entrepiso Torre 1 Eje 7 al 13 entre A - E Apt 1106, 1107 | 2025-07-12 | 2025-08-09 | 2025-08-12 | 28 | 20.7 | 29.3 | 141.5 | PLACA | 21 | PLACA-21-28 | 2026-10-22 | NUEVO | 2026-10-22 | 21 | 8.6
23472 - TERRA PPTO C (MANZANA 4) | PL - 1161 | Outinord IND 1" | Concreto | Placa Entrepiso Torre 1 Eje 7 al 13 entre A - E Apt 1106, 1107 | 2025-07-12 | 2025-08-09 | 2025-08-12 | 28 | 20.7 | 28.2 | 136.2 | PLACA | 21 | PLACA-21-28 | 2026-10-22 | NUEVO | 2026-10-22 | 21 | 7.5
23472 - TERRA PPTO C (MANZANA 4) | PL - 1161 | Outinord IND 1" | Concreto | Placa Entrepiso Torre 1 Eje 7 al 13 entre A - E Apt 1106, 1107 | 2025-07-12 | 2025-07-26 | 2025-07-29 | 14 | 20.7 | 24.8 | 119.8 | PLACA | 21 | PLACA-21-14 | 2026-10-22 | NUEVO | 2026-10-22 | 16.24 | 4.1
23472 - TERRA PPTO C (MANZANA 4) | PL - 1161 | Outinord IND 1" | Concreto | Placa Entrepiso Torre 1 Eje 7 al 13 entre A - E Apt 1106, 1107 | 2025-07-12 | 2025-07-26 | 2025-07-29 | 14 | 20.7 | 23.6 | 114 | PLACA | 21 | PLACA-21-14 | 2026-10-22 | NUEVO | 2026-10-22 | 16.24 | 2.9
23472 - TERRA PPTO C (MANZANA 4) | PL - 1161 | Outinord IND 1" | Concreto | Placa Entrepiso Torre 1 Eje 7 al 13 entre A - E Apt 1106, 1107 | 2025-07-12 | 2025-07-19 | 2025-07-22 | 7 | 20.7 | 19.3 | 93.2 | PLACA | 21 | PLACA-21-7 | 2026-10-22 | NUEVO | 2026-10-22 | 13.86 | -1.4
23472 - TERRA PPTO C (MANZANA 4) | PL - 1161 | Outinord IND 1" | Concreto | Placa Entrepiso Torre 1 Eje 7 al 13 entre A - E Apt 1106, 1107 | 2025-07-12 | 2025-07-19 | 2025-07-22 | 7 | 20.7 | 19.2 | 92.8 | PLACA | 21 | PLACA-21-7 | 2026-10-22 | NUEVO | 2026-10-22 | 13.86 | -1.5
23472 - TERRA PPTO C (MANZANA 4) | PL - 1161 | Outinord IND 1" | Concreto | Placa Entrepiso Torre 1 Eje 7 al 13 entre A - E Apt 1106, 1107 | 2025-07-12 | 2025-07-15 | 2025-07-17 | 3 | 20.7 | 13.5 | 65.2 | PLACA | 21 | PLACA-21-3 | 2026-10-22 | NUEVO | 2026-10-22 | 9.45 | -7.2
23472 - TERRA PPTO C (MANZANA 4) | PL - 1161 | Outinord IND 1" | Concreto | Placa Entrepiso Torre 1 Eje 7 al 13 entre A - E Apt 1106, 1107 | 2025-07-12 | 2025-07-15 | 2025-07-17 | 3 | 20.7 | 13.3 | 64.3 | PLACA | 21 | PLACA-21-3 | 2026-10-22 | NUEVO | 2026-10-22 | 9.45 | -7.4
23472 - TERRA PPTO C (MANZANA 4) | PL - 1164 | Outinord IND 1" | Concreto | Placa entrepiso torre 1, eje 7 al 13 entre E - J, Apt. 1112, 1101 y escalera eje 1 al 2, entre D - G, costado occidental piso 7 al piso 8. | 2025-07-14 | 2025-08-11 | 2025-08-12 | 28 | 20.7 | 26.2 | 126.6 | PLACA | 21 | PLACA-21-28 | 2026-10-22 | NUEVO | 2026-10-22 | 21 | 5.5
23472 - TERRA PPTO C (MANZANA 4) | PL - 1164 | Outinord IND 1" | Concreto | Placa entrepiso torre 1, eje 7 al 13 entre E - J, Apt. 1112, 1101 y escalera eje 1 al 2, entre D - G, costado occidental piso 7 al piso 8. | 2025-07-14 | 2025-08-11 | 2025-08-12 | 28 | 20.7 | 26.3 | 127.1 | PLACA | 21 | PLACA-21-28 | 2026-10-22 | NUEVO | 2026-10-22 | 21 | 5.6
23472 - TERRA PPTO C (MANZANA 4) | PL - 1164 | Outinord IND 1" | Concreto | Placa entrepiso torre 1, eje 7 al 13 entre E - J, Apt. 1112, 1101 y escalera eje 1 al 2, entre D - G, costado occidental piso 7 al piso 8. | 2025-07-14 | 2025-08-11 | 2025-08-12 | 28 | 20.7 | 25.3 | 122.2 | PLACA | 21 | PLACA-21-28 | 2026-10-22 | NUEVO | 2026-10-22 | 21 | 4.6
23472 - TERRA PPTO C (MANZANA 4) | PL - 1164 | Outinord IND 1" | Concreto | Placa entrepiso torre 1, eje 7 al 13 entre E - J, Apt. 1112, 1101 y escalera eje 1 al 2, entre D - G, costado occidental piso 7 al piso 8. | 2025-07-14 | 2025-07-28 | 2025-07-29 | 14 | 20.7 | 22.7 | 109.7 | PLACA | 21 | PLACA-21-14 | 2026-10-22 | NUEVO | 2026-10-22 | 16.24 | 2
23472 - TERRA PPTO C (MANZANA 4) | PL - 1164 | Outinord IND 1" | Concreto | Placa entrepiso torre 1, eje 7 al 13 entre E - J, Apt. 1112, 1101 y escalera eje 1 al 2, entre D - G, costado occidental piso 7 al piso 8. | 2025-07-14 | 2025-07-28 | 2025-07-29 | 14 | 20.7 | 21.9 | 105.8 | PLACA | 21 | PLACA-21-14 | 2026-10-22 | NUEVO | 2026-10-22 | 16.24 | 1.2
23472 - TERRA PPTO C (MANZANA 4) | PL - 1164 | Outinord IND 1" | Concreto | Placa entrepiso torre 1, eje 7 al 13 entre E - J, Apt. 1112, 1101 y escalera eje 1 al 2, entre D - G, costado occidental piso 7 al piso 8. | 2025-07-14 | 2025-07-21 | 2025-07-22 | 7 | 20.7 | 17 | 82.1 | PLACA | 21 | PLACA-21-7 | 2026-10-22 | NUEVO | 2026-10-22 | 13.86 | -3.7
23472 - TERRA PPTO C (MANZANA 4) | PL - 1164 | Outinord IND 1" | Concreto | Placa entrepiso torre 1, eje 7 al 13 entre E - J, Apt. 1112, 1101 y escalera eje 1 al 2, entre D - G, costado occidental piso 7 al piso 8. | 2025-07-14 | 2025-07-21 | 2025-07-22 | 7 | 20.7 | 16.9 | 81.6 | PLACA | 21 | PLACA-21-7 | 2026-10-22 | NUEVO | 2026-10-22 | 13.86 | -3.8
23472 - TERRA PPTO C (MANZANA 4) | PL - 1164 | Outinord IND 1" | Concreto | Placa entrepiso torre 1, eje 7 al 13 entre E - J, Apt. 1112, 1101 y escalera eje 1 al 2, entre D - G, costado occidental piso 7 al piso 8. | 2025-07-14 | 2025-07-17 | 2025-07-22 | 3 | 20.7 | 15.2 | 73.4 | PLACA | 21 | PLACA-21-3 | 2026-10-22 | NUEVO | 2026-10-22 | 9.45 | -5.5
23472 - TERRA PPTO C (MANZANA 4) | PL - 1164 | Outinord IND 1" | Concreto | Placa entrepiso torre 1, eje 7 al 13 entre E - J, Apt. 1112, 1101 y escalera eje 1 al 2, entre D - G, costado occidental piso 7 al piso 8. | 2025-07-14 | 2025-07-17 | 2025-07-22 | 3 | 20.7 | 15.1 | 72.9 | PLACA | 21 | PLACA-21-3 | 2026-10-22 | NUEVO | 2026-10-22 | 9.45 | -5.6
23472 - TERRA PPTO C (MANZANA 4) | PL - 1168 | Outinord IND. 1" | Concreto | Placa entrepiso Torre 1 eje 1 al 5 entre E - J Apt 1102, 1103 | 2025-07-16 | 2025-08-13 | 2025-08-14 | 28 | 20.7 | 34.1 | 164.7 | PLACA | 21 | PLACA-21-28 | 2026-10-22 | NUEVO | 2026-10-22 | 21 | 13.4
23472 - TERRA PPTO C (MANZANA 4) | PL - 1168 | Outinord IND. 1" | Concreto | Placa entrepiso Torre 1 eje 1 al 5 entre E - J Apt 1102, 1103 | 2025-07-16 | 2025-08-13 | 2025-08-14 | 28 | 20.7 | 33.7 | 162.8 | PLACA | 21 | PLACA-21-28 | 2026-10-22 | NUEVO | 2026-10-22 | 21 | 13
23472 - TERRA PPTO C (MANZANA 4) | PL - 1168 | Outinord IND. 1" | Concreto | Placa entrepiso Torre 1 eje 1 al 5 entre E - J Apt 1102, 1103 | 2025-07-16 | 2025-08-13 | 2025-08-14 | 28 | 20.7 | 33.3 | 160.9 | PLACA | 21 | PLACA-21-28 | 2026-10-22 | NUEVO | 2026-10-22 | 21 | 12.6
23472 - TERRA PPTO C (MANZANA 4) | PL - 1168 | Outinord IND. 1" | Concreto | Placa entrepiso Torre 1 eje 1 al 5 entre E - J Apt 1102, 1103 | 2025-07-16 | 2025-07-30 | 2025-07-31 | 14 | 20.7 | 25.7 | 124.2 | PLACA | 21 | PLACA-21-14 | 2026-10-22 | NUEVO | 2026-10-22 | 16.24 | 5
23472 - TERRA PPTO C (MANZANA 4) | PL - 1168 | Outinord IND. 1" | Concreto | Placa entrepiso Torre 1 eje 1 al 5 entre E - J Apt 1102, 1103 | 2025-07-16 | 2025-07-30 | 2025-07-31 | 14 | 20.7 | 25.5 | 123.2 | PLACA | 21 | PLACA-21-14 | 2026-10-22 | NUEVO | 2026-10-22 | 16.24 | 4.8
23472 - TERRA PPTO C (MANZANA 4) | PL - 1168 | Outinord IND. 1" | Concreto | Placa entrepiso Torre 1 eje 1 al 5 entre E - J Apt 1102, 1103 | 2025-07-16 | 2025-07-23 | 2025-07-25 | 7 | 20.7 | 20.6 | 99.5 | PLACA | 21 | PLACA-21-7 | 2026-10-22 | NUEVO | 2026-10-22 | 13.86 | -0.1
23472 - TERRA PPTO C (MANZANA 4) | PL - 1168 | Outinord IND. 1" | Concreto | Placa entrepiso Torre 1 eje 1 al 5 entre E - J Apt 1102, 1103 | 2025-07-16 | 2025-07-23 | 2025-07-25 | 7 | 20.7 | 20.4 | 98.6 | PLACA | 21 | PLACA-21-7 | 2026-10-22 | NUEVO | 2026-10-22 | 13.86 | -0.3
23472 - TERRA PPTO C (MANZANA 4) | PL - 1168 | Outinord IND. 1" | Concreto | Placa entrepiso Torre 1 eje 1 al 5 entre E - J Apt 1102, 1103 | 2025-07-16 | 2025-07-19 | 2025-07-22 | 3 | 20.7 | 16.2 | 78.3 | PLACA | 21 | PLACA-21-3 | 2026-10-22 | NUEVO | 2026-10-22 | 9.45 | -4.5
23472 - TERRA PPTO C (MANZANA 4) | PL - 1168 | Outinord IND. 1" | Concreto | Placa entrepiso Torre 1 eje 1 al 5 entre E - J Apt 1102, 1103 | 2025-07-16 | 2025-07-19 | 2025-07-22 | 3 | 20.7 | 16 | 77.3 | PLACA | 21 | PLACA-21-3 | 2026-10-22 | NUEVO | 2026-10-22 | 9.45 | -4.7
23472 - TERRA PPTO C (MANZANA 4) | PL - 1171 | Outinord IND. 1" | Concreto | Placa entrepiso Torre 1 eje 13 al 19 entre A - E Apt 1208, 1209 y escalera eje 17 al 19 entre D - G costado Oriental Piso 8 al piso 9 | 2025-07-19 | 2025-08-16 | 2025-08-19 | 28 | 20.7 | 28 | 135.3 | PLACA | 21 | PLACA-21-28 | 2026-10-22 | NUEVO | 2026-10-22 | 21 | 7.3
23472 - TERRA PPTO C (MANZANA 4) | PL - 1171 | Outinord IND. 1" | Concreto | Placa entrepiso Torre 1 eje 13 al 19 entre A - E Apt 1208, 1209 y escalera eje 17 al 19 entre D - G costado Oriental Piso 8 al piso 9 | 2025-07-19 | 2025-08-16 | 2025-08-19 | 28 | 20.7 | 26.9 | 130 | PLACA | 21 | PLACA-21-28 | 2026-10-22 | NUEVO | 2026-10-22 | 21 | 6.2
23472 - TERRA PPTO C (MANZANA 4) | PL - 1171 | Outinord IND. 1" | Concreto | Placa entrepiso Torre 1 eje 13 al 19 entre A - E Apt 1208, 1209 y escalera eje 17 al 19 entre D - G costado Oriental Piso 8 al piso 9 | 2025-07-19 | 2025-08-16 | 2025-08-19 | 28 | 20.7 | 26.8 | 129.5 | PLACA | 21 | PLACA-21-28 | 2026-10-22 | NUEVO | 2026-10-22 | 21 | 6.1
23472 - TERRA PPTO C (MANZANA 4) | PL - 1171 | Outinord IND. 1" | Concreto | Placa entrepiso Torre 1 eje 13 al 19 entre A - E Apt 1208, 1209 y escalera eje 17 al 19 entre D - G costado Oriental Piso 8 al piso 9 | 2025-07-19 | 2025-08-02 | 2025-08-04 | 14 | 20.7 | 22.4 | 108.2 | PLACA | 21 | PLACA-21-14 | 2026-10-22 | NUEVO | 2026-10-22 | 16.24 | 1.7
23472 - TERRA PPTO C (MANZANA 4) | PL - 1171 | Outinord IND. 1" | Concreto | Placa entrepiso Torre 1 eje 13 al 19 entre A - E Apt 1208, 1209 y escalera eje 17 al 19 entre D - G costado Oriental Piso 8 al piso 9 | 2025-07-19 | 2025-08-02 | 2025-08-04 | 14 | 20.7 | 21.6 | 104.3 | PLACA | 21 | PLACA-21-14 | 2026-10-22 | NUEVO | 2026-10-22 | 16.24 | 0.9
23472 - TERRA PPTO C (MANZANA 4) | PL - 1171 | Outinord IND. 1" | Concreto | Placa entrepiso Torre 1 eje 13 al 19 entre A - E Apt 1208, 1209 y escalera eje 17 al 19 entre D - G costado Oriental Piso 8 al piso 9 | 2025-07-19 | 2025-07-26 | 2025-07-29 | 7 | 20.7 | 17.7 | 85.5 | PLACA | 21 | PLACA-21-7 | 2026-10-22 | NUEVO | 2026-10-22 | 13.86 | -3
23472 - TERRA PPTO C (MANZANA 4) | PL - 1171 | Outinord IND. 1" | Concreto | Placa entrepiso Torre 1 eje 13 al 19 entre A - E Apt 1208, 1209 y escalera eje 17 al 19 entre D - G costado Oriental Piso 8 al piso 9 | 2025-07-19 | 2025-07-26 | 2025-07-29 | 7 | 20.7 | 17.2 | 83.1 | PLACA | 21 | PLACA-21-7 | 2026-10-22 | NUEVO | 2026-10-22 | 13.86 | -3.5
23472 - TERRA PPTO C (MANZANA 4) | PL - 1171 | Outinord IND. 1" | Concreto | Placa entrepiso Torre 1 eje 13 al 19 entre A - E Apt 1208, 1209 y escalera eje 17 al 19 entre D - G costado Oriental Piso 8 al piso 9 | 2025-07-19 | 2025-07-22 | 2025-07-25 | 3 | 20.7 | 14.2 | 68.6 | PLACA | 21 | PLACA-21-3 | 2026-10-22 | NUEVO | 2026-10-22 | 9.45 | -6.5
23472 - TERRA PPTO C (MANZANA 4) | PL - 1171 | Outinord IND. 1" | Concreto | Placa entrepiso Torre 1 eje 13 al 19 entre A - E Apt 1208, 1209 y escalera eje 17 al 19 entre D - G costado Oriental Piso 8 al piso 9 | 2025-07-19 | 2025-07-22 | 2025-07-25 | 3 | 20.7 | 14.3 | 69.1 | PLACA | 21 | PLACA-21-3 | 2026-10-22 | NUEVO | 2026-10-22 | 9.45 | -6.4
23472 - TERRA PPTO C (MANZANA 4) | PL - 1173 | Outinord IND 1" | Concreto | Placa entrepiso torre 1 eje 13 al 19 entre F - J apt 1210, 1211 | 2025-07-18 | 2025-08-15 | 2025-08-19 | 28 | 20.7 | 31.9 | 154.1 | PLACA | 21 | PLACA-21-28 | 2026-10-22 | NUEVO | 2026-10-22 | 21 | 11.2
23472 - TERRA PPTO C (MANZANA 4) | PL - 1173 | Outinord IND 1" | Concreto | Placa entrepiso torre 1 eje 13 al 19 entre F - J apt 1210, 1211 | 2025-07-18 | 2025-08-15 | 2025-08-19 | 28 | 20.7 | 31.4 | 151.7 | PLACA | 21 | PLACA-21-28 | 2026-10-22 | NUEVO | 2026-10-22 | 21 | 10.7
23472 - TERRA PPTO C (MANZANA 4) | PL - 1173 | Outinord IND 1" | Concreto | Placa entrepiso torre 1 eje 13 al 19 entre F - J apt 1210, 1211 | 2025-07-18 | 2025-08-15 | 2025-08-19 | 28 | 20.7 | 30.7 | 148.3 | PLACA | 21 | PLACA-21-28 | 2026-10-22 | NUEVO | 2026-10-22 | 21 | 10
23472 - TERRA PPTO C (MANZANA 4) | PL - 1173 | Outinord IND 1" | Concreto | Placa entrepiso torre 1 eje 13 al 19 entre F - J apt 1210, 1211 | 2025-07-18 | 2025-08-01 | 2025-08-04 | 14 | 20.7 | 24.3 | 117.4 | PLACA | 21 | PLACA-21-14 | 2026-10-22 | NUEVO | 2026-10-22 | 16.24 | 3.6
23472 - TERRA PPTO C (MANZANA 4) | PL - 1173 | Outinord IND 1" | Concreto | Placa entrepiso torre 1 eje 13 al 19 entre F - J apt 1210, 1211 | 2025-07-18 | 2025-08-01 | 2025-08-04 | 14 | 20.7 | 24.8 | 119.8 | PLACA | 21 | PLACA-21-14 | 2026-10-22 | NUEVO | 2026-10-22 | 16.24 | 4.1
23472 - TERRA PPTO C (MANZANA 4) | PL - 1173 | Outinord IND 1" | Concreto | Placa entrepiso torre 1 eje 13 al 19 entre F - J apt 1210, 1211 | 2025-07-18 | 2025-07-25 | 2025-07-29 | 7 | 20.7 | 19.6 | 94.7 | PLACA | 21 | PLACA-21-7 | 2026-10-22 | NUEVO | 2026-10-22 | 13.86 | -1.1
23472 - TERRA PPTO C (MANZANA 4) | PL - 1173 | Outinord IND 1" | Concreto | Placa entrepiso torre 1 eje 13 al 19 entre F - J apt 1210, 1211 | 2025-07-18 | 2025-07-25 | 2025-07-29 | 7 | 20.7 | 19 | 91.8 | PLACA | 21 | PLACA-21-7 | 2026-10-22 | NUEVO | 2026-10-22 | 13.86 | -1.7
23472 - TERRA PPTO C (MANZANA 4) | PL - 1173 | Outinord IND 1" | Concreto | Placa entrepiso torre 1 eje 13 al 19 entre F - J apt 1210, 1211 | 2025-07-18 | 2025-07-22 | 2025-07-25 | 4 | 20.7 | 16.8 | 81.2 | PLACA | 21 | PLACA-21-4 | 2026-10-22 | NUEVO | 2026-10-22 | 10.55 | -3.9
23472 - TERRA PPTO C (MANZANA 4) | PL - 1173 | Outinord IND 1" | Concreto | Placa entrepiso torre 1 eje 13 al 19 entre F - J apt 1210, 1211 | 2025-07-18 | 2025-07-22 | 2025-07-25 | 4 | 20.7 | 16.6 | 80.2 | PLACA | 21 | PLACA-21-4 | 2026-10-22 | NUEVO | 2026-10-22 | 10.55 | -4.1
23472 - TERRA PPTO C (MANZANA 4) | PL - 1175 | Outinord IND 1" | Concreto | Placa entrepiso torre 1 eje A - E apt 1206, 1207 y escalera eje 1 al 2 entre D - G costado occidental piso 8 al piso 9 | 2025-07-19 | 2025-08-16 | 2025-08-19 | 28 | 20.7 | 24.1 | 116.4 | PLACA | 21 | PLACA-21-28 | 2026-10-22 | NUEVO | 2026-10-22 | 21 | 3.4
23472 - TERRA PPTO C (MANZANA 4) | PL - 1175 | Outinord IND 1" | Concreto | Placa entrepiso torre 1 eje A - E apt 1206, 1207 y escalera eje 1 al 2 entre D - G costado occidental piso 8 al piso 9 | 2025-07-19 | 2025-08-16 | 2025-08-19 | 28 | 20.7 | 23.5 | 113.5 | PLACA | 21 | PLACA-21-28 | 2026-10-22 | NUEVO | 2026-10-22 | 21 | 2.8
23472 - TERRA PPTO C (MANZANA 4) | PL - 1175 | Outinord IND 1" | Concreto | Placa entrepiso torre 1 eje A - E apt 1206, 1207 y escalera eje 1 al 2 entre D - G costado occidental piso 8 al piso 9 | 2025-07-19 | 2025-08-16 | 2025-08-19 | 28 | 20.7 | 23.1 | 111.6 | PLACA | 21 | PLACA-21-28 | 2026-10-22 | NUEVO | 2026-10-22 | 21 | 2.4
23472 - TERRA PPTO C (MANZANA 4) | PL - 1175 | Outinord IND 1" | Concreto | Placa entrepiso torre 1 eje A - E apt 1206, 1207 y escalera eje 1 al 2 entre D - G costado occidental piso 8 al piso 9 | 2025-07-19 | 2025-08-02 | 2025-08-04 | 14 | 20.7 | 17.5 | 84.5 | PLACA | 21 | PLACA-21-14 | 2026-10-22 | NUEVO | 2026-10-22 | 16.24 | -3.2
23472 - TERRA PPTO C (MANZANA 4) | PL - 1175 | Outinord IND 1" | Concreto | Placa entrepiso torre 1 eje A - E apt 1206, 1207 y escalera eje 1 al 2 entre D - G costado occidental piso 8 al piso 9 | 2025-07-19 | 2025-08-02 | 2025-08-04 | 14 | 20.7 | 17.8 | 86 | PLACA | 21 | PLACA-21-14 | 2026-10-22 | NUEVO | 2026-10-22 | 16.24 | -2.9
23472 - TERRA PPTO C (MANZANA 4) | PL - 1175 | Outinord IND 1" | Concreto | Placa entrepiso torre 1 eje A - E apt 1206, 1207 y escalera eje 1 al 2 entre D - G costado occidental piso 8 al piso 9 | 2025-07-19 | 2025-07-26 | 2025-07-29 | 7 | 20.7 | 15.3 | 73.9 | PLACA | 21 | PLACA-21-7 | 2026-10-22 | NUEVO | 2026-10-22 | 13.86 | -5.4
23472 - TERRA PPTO C (MANZANA 4) | PL - 1175 | Outinord IND 1" | Concreto | Placa entrepiso torre 1 eje A - E apt 1206, 1207 y escalera eje 1 al 2 entre D - G costado occidental piso 8 al piso 9 | 2025-07-19 | 2025-07-26 | 2025-07-29 | 7 | 20.7 | 14.9 | 72 | PLACA | 21 | PLACA-21-7 | 2026-10-22 | NUEVO | 2026-10-22 | 13.86 | -5.8
23472 - TERRA PPTO C (MANZANA 4) | PL - 1175 | Outinord IND 1" | Concreto | Placa entrepiso torre 1 eje A - E apt 1206, 1207 y escalera eje 1 al 2 entre D - G costado occidental piso 8 al piso 9 | 2025-07-19 | 2025-07-22 | 2025-07-25 | 3 | 20.7 | 12.2 | 58.9 | PLACA | 21 | PLACA-21-3 | 2026-10-22 | NUEVO | 2026-10-22 | 9.45 | -8.5
23472 - TERRA PPTO C (MANZANA 4) | PL - 1175 | Outinord IND 1" | Concreto | Placa entrepiso torre 1 eje A - E apt 1206, 1207 y escalera eje 1 al 2 entre D - G costado occidental piso 8 al piso 9 | 2025-07-19 | 2025-07-22 | 2025-07-25 | 3 | 20.7 | 11.9 | 57.5 | PLACA | 21 | PLACA-21-3 | 2026-10-22 | NUEVO | 2026-10-22 | 9.45 | -8.8
23472 - TERRA PPTO C (MANZANA 4) | PL - 1177 | Outinord IND 1" | Concreto | Placa entrepiso torre 1 eje 7 al 13, entre F - J, Apt. 1201, 1212. | 2025-07-21 | 2025-08-18 | 2025-08-19 | 28 | 20.7 | 25 | 120.8 | PLACA | 21 | PLACA-21-28 | 2026-10-22 | NUEVO | 2026-10-22 | 21 | 4.3
23472 - TERRA PPTO C (MANZANA 4) | PL - 1177 | Outinord IND 1" | Concreto | Placa entrepiso torre 1 eje 7 al 13, entre F - J, Apt. 1201, 1212. | 2025-07-21 | 2025-08-18 | 2025-08-19 | 28 | 20.7 | 24.7 | 119.3 | PLACA | 21 | PLACA-21-28 | 2026-10-22 | NUEVO | 2026-10-22 | 21 | 4
23472 - TERRA PPTO C (MANZANA 4) | PL - 1177 | Outinord IND 1" | Concreto | Placa entrepiso torre 1 eje 7 al 13, entre F - J, Apt. 1201, 1212. | 2025-07-21 | 2025-08-18 | 2025-08-19 | 28 | 20.7 | 24.2 | 116.9 | PLACA | 21 | PLACA-21-28 | 2026-10-22 | NUEVO | 2026-10-22 | 21 | 3.5
23472 - TERRA PPTO C (MANZANA 4) | PL - 1177 | Outinord IND 1" | Concreto | Placa entrepiso torre 1 eje 7 al 13, entre F - J, Apt. 1201, 1212. | 2025-07-21 | 2025-08-04 | 2025-08-06 | 14 | 20.7 | 18.5 | 89.4 | PLACA | 21 | PLACA-21-14 | 2026-10-22 | NUEVO | 2026-10-22 | 16.24 | -2.2
23472 - TERRA PPTO C (MANZANA 4) | PL - 1177 | Outinord IND 1" | Concreto | Placa entrepiso torre 1 eje 7 al 13, entre F - J, Apt. 1201, 1212. | 2025-07-21 | 2025-08-04 | 2025-08-06 | 14 | 20.7 | 18.4 | 88.9 | PLACA | 21 | PLACA-21-14 | 2026-10-22 | NUEVO | 2026-10-22 | 16.24 | -2.3
23472 - TERRA PPTO C (MANZANA 4) | PL - 1177 | Outinord IND 1" | Concreto | Placa entrepiso torre 1 eje 7 al 13, entre F - J, Apt. 1201, 1212. | 2025-07-21 | 2025-07-28 | 2025-07-29 | 7 | 20.7 | 16 | 77.3 | PLACA | 21 | PLACA-21-7 | 2026-10-22 | NUEVO | 2026-10-22 | 13.86 | -4.7
23472 - TERRA PPTO C (MANZANA 4) | PL - 1177 | Outinord IND 1" | Concreto | Placa entrepiso torre 1 eje 7 al 13, entre F - J, Apt. 1201, 1212. | 2025-07-21 | 2025-07-28 | 2025-07-29 | 7 | 20.7 | 15.6 | 75.4 | PLACA | 21 | PLACA-21-7 | 2026-10-22 | NUEVO | 2026-10-22 | 13.86 | -5.1
23472 - TERRA PPTO C (MANZANA 4) | PL - 1177 | Outinord IND 1" | Concreto | Placa entrepiso torre 1 eje 7 al 13, entre F - J, Apt. 1201, 1212. | 2025-07-21 | 2025-07-24 | 2025-07-26 | 3 | 20.7 | 13.2 | 63.8 | PLACA | 21 | PLACA-21-3 | 2026-10-22 | NUEVO | 2026-10-22 | 9.45 | -7.5
23472 - TERRA PPTO C (MANZANA 4) | PL - 1177 | Outinord IND 1" | Concreto | Placa entrepiso torre 1 eje 7 al 13, entre F - J, Apt. 1201, 1212. | 2025-07-21 | 2025-07-24 | 2025-07-26 | 3 | 20.7 | 12.9 | 62.3 | PLACA | 21 | PLACA-21-3 | 2026-10-22 | NUEVO | 2026-10-22 | 9.45 | -7.8
23472 - TERRA PPTO C (MANZANA 4) | PL - 1178 | Outinord IND 1/2" | Concreto | Muros torre 1, eje 12 al 19, entre A - E, Apt. 1208, 1209. | 2025-07-21 | 2025-08-18 | 2025-08-19 | 28 | 27.6 | 41.9 | 151.8 | MURO | 28 | MURO-28-28 | 2026-10-22 | NUEVO | 2026-10-22 | 28 | 14.3
23472 - TERRA PPTO C (MANZANA 4) | PL - 1178 | Outinord IND 1/2" | Concreto | Muros torre 1, eje 12 al 19, entre A - E, Apt. 1208, 1209. | 2025-07-21 | 2025-08-18 | 2025-08-19 | 28 | 27.6 | 42.4 | 153.6 | MURO | 28 | MURO-28-28 | 2026-10-22 | NUEVO | 2026-10-22 | 28 | 14.8
23472 - TERRA PPTO C (MANZANA 4) | PL - 1178 | Outinord IND 1/2" | Concreto | Muros torre 1, eje 12 al 19, entre A - E, Apt. 1208, 1209. | 2025-07-21 | 2025-08-18 | 2025-08-19 | 28 | 27.6 | 41.1 | 148.9 | MURO | 28 | MURO-28-28 | 2026-10-22 | NUEVO | 2026-10-22 | 28 | 13.5
23472 - TERRA PPTO C (MANZANA 4) | PL - 1178 | Outinord IND 1/2" | Concreto | Muros torre 1, eje 12 al 19, entre A - E, Apt. 1208, 1209. | 2025-07-21 | 2025-08-04 | 2025-08-06 | 14 | 27.6 | 36.4 | 131.9 | MURO | 28 | MURO-28-14 | 2026-10-22 | NUEVO | 2026-10-22 | 21.65 | 8.8
23472 - TERRA PPTO C (MANZANA 4) | PL - 1178 | Outinord IND 1/2" | Concreto | Muros torre 1, eje 12 al 19, entre A - E, Apt. 1208, 1209. | 2025-07-21 | 2025-08-04 | 2025-08-06 | 14 | 27.6 | 36.5 | 132.2 | MURO | 28 | MURO-28-14 | 2026-10-22 | NUEVO | 2026-10-22 | 21.65 | 8.9
23472 - TERRA PPTO C (MANZANA 4) | PL - 1178 | Outinord IND 1/2" | Concreto | Muros torre 1, eje 12 al 19, entre A - E, Apt. 1208, 1209. | 2025-07-21 | 2025-07-28 | 2025-07-29 | 7 | 27.6 | 32.9 | 119.2 | MURO | 28 | MURO-28-7 | 2026-10-22 | NUEVO | 2026-10-22 | 18.48 | 5.3
23472 - TERRA PPTO C (MANZANA 4) | PL - 1178 | Outinord IND 1/2" | Concreto | Muros torre 1, eje 12 al 19, entre A - E, Apt. 1208, 1209. | 2025-07-21 | 2025-07-28 | 2025-07-29 | 7 | 27.6 | 31.9 | 115.6 | MURO | 28 | MURO-28-7 | 2026-10-22 | NUEVO | 2026-10-22 | 18.48 | 4.3
23472 - TERRA PPTO C (MANZANA 4) | PL - 1178 | Outinord IND 1/2" | Concreto | Muros torre 1, eje 12 al 19, entre A - E, Apt. 1208, 1209. | 2025-07-21 | 2025-07-24 | 2025-07-26 | 3 | 27.6 | 23.5 | 85.1 | MURO | 28 | MURO-28-3 | 2026-10-22 | NUEVO | 2026-10-22 | 12.6 | -4.1
23472 - TERRA PPTO C (MANZANA 4) | PL - 1178 | Outinord IND 1/2" | Concreto | Muros torre 1, eje 12 al 19, entre A - E, Apt. 1208, 1209. | 2025-07-21 | 2025-07-24 | 2025-07-26 | 3 | 27.6 | 23.4 | 84.8 | MURO | 28 | MURO-28-3 | 2026-10-22 | NUEVO | 2026-10-22 | 12.6 | -4.2
23472 - TERRA PPTO C (MANZANA 4) | PL - 1189 | Outinord IND 1" | Concreto | Placa entrepiso torre 1, eje 13 al 19 entre F - J, Apt. 1310, 1311 y escalera costado oriental, eje 17 al 19 entre D - E, piso 9 al piso 10. | 2025-07-25 | 2025-08-22 | 2025-08-26 | 28 | 20.7 | 24.9 | 120.3 | PLACA | 21 | PLACA-21-28 | 2026-10-22 | NUEVO | 2026-10-22 | 21 | 4.2
23472 - TERRA PPTO C (MANZANA 4) | PL - 1189 | Outinord IND 1" | Concreto | Placa entrepiso torre 1, eje 13 al 19 entre F - J, Apt. 1310, 1311 y escalera costado oriental, eje 17 al 19 entre D - E, piso 9 al piso 10. | 2025-07-25 | 2025-08-22 | 2025-08-26 | 28 | 20.7 | 24.8 | 119.8 | PLACA | 21 | PLACA-21-28 | 2026-10-22 | NUEVO | 2026-10-22 | 21 | 4.1
23472 - TERRA PPTO C (MANZANA 4) | PL - 1189 | Outinord IND 1" | Concreto | Placa entrepiso torre 1, eje 13 al 19 entre F - J, Apt. 1310, 1311 y escalera costado oriental, eje 17 al 19 entre D - E, piso 9 al piso 10. | 2025-07-25 | 2025-08-22 | 2025-08-26 | 28 | 20.7 | 25.6 | 123.7 | PLACA | 21 | PLACA-21-28 | 2026-10-22 | NUEVO | 2026-10-22 | 21 | 4.9
23472 - TERRA PPTO C (MANZANA 4) | PL - 1189 | Outinord IND 1" | Concreto | Placa entrepiso torre 1, eje 13 al 19 entre F - J, Apt. 1310, 1311 y escalera costado oriental, eje 17 al 19 entre D - E, piso 9 al piso 10. | 2025-07-25 | 2025-08-08 | 2025-08-12 | 14 | 20.7 | 18.5 | 89.4 | PLACA | 21 | PLACA-21-14 | 2026-10-22 | NUEVO | 2026-10-22 | 16.24 | -2.2
23472 - TERRA PPTO C (MANZANA 4) | PL - 1189 | Outinord IND 1" | Concreto | Placa entrepiso torre 1, eje 13 al 19 entre F - J, Apt. 1310, 1311 y escalera costado oriental, eje 17 al 19 entre D - E, piso 9 al piso 10. | 2025-07-25 | 2025-08-08 | 2025-08-12 | 14 | 20.7 | 18.7 | 90.3 | PLACA | 21 | PLACA-21-14 | 2026-10-22 | NUEVO | 2026-10-22 | 16.24 | -2
23472 - TERRA PPTO C (MANZANA 4) | PL - 1189 | Outinord IND 1" | Concreto | Placa entrepiso torre 1, eje 13 al 19 entre F - J, Apt. 1310, 1311 y escalera costado oriental, eje 17 al 19 entre D - E, piso 9 al piso 10. | 2025-07-25 | 2025-08-01 | 2025-08-04 | 7 | 20.7 | 14.8 | 71.5 | PLACA | 21 | PLACA-21-7 | 2026-10-22 | NUEVO | 2026-10-22 | 13.86 | -5.9
23472 - TERRA PPTO C (MANZANA 4) | PL - 1189 | Outinord IND 1" | Concreto | Placa entrepiso torre 1, eje 13 al 19 entre F - J, Apt. 1310, 1311 y escalera costado oriental, eje 17 al 19 entre D - E, piso 9 al piso 10. | 2025-07-25 | 2025-08-01 | 2025-08-04 | 7 | 20.7 | 14.3 | 69.1 | PLACA | 21 | PLACA-21-7 | 2026-10-22 | NUEVO | 2026-10-22 | 13.86 | -6.4
23472 - TERRA PPTO C (MANZANA 4) | PL - 1189 | Outinord IND 1" | Concreto | Placa entrepiso torre 1, eje 13 al 19 entre F - J, Apt. 1310, 1311 y escalera costado oriental, eje 17 al 19 entre D - E, piso 9 al piso 10. | 2025-07-25 | 2025-07-29 | 2025-07-31 | 4 | 20.7 | 10.8 | 52.2 | PLACA | 21 | PLACA-21-4 | 2026-10-22 | NUEVO | 2026-10-22 | 10.55 | -9.9
23472 - TERRA PPTO C (MANZANA 4) | PL - 1189 | Outinord IND 1" | Concreto | Placa entrepiso torre 1, eje 13 al 19 entre F - J, Apt. 1310, 1311 y escalera costado oriental, eje 17 al 19 entre D - E, piso 9 al piso 10. | 2025-07-25 | 2025-07-29 | 2025-07-31 | 4 | 20.7 | 10.6 | 51.2 | PLACA | 21 | PLACA-21-4 | 2026-10-22 | NUEVO | 2026-10-22 | 10.55 | -10.1
23472 - TERRA PPTO C (MANZANA 4) | PL - 1191 | Outinord IND 1" | Concreto | Placa entrepiso torre 1, eje 7 al 13 entre A - E, Apt. 1306 - 1307. | 2025-07-26 | 2025-08-23 | 2025-08-26 | 28 | 20.7 | 29.4 | 142 | PLACA | 21 | PLACA-21-28 | 2026-10-22 | NUEVO | 2026-10-22 | 21 | 8.7
23472 - TERRA PPTO C (MANZANA 4) | PL - 1191 | Outinord IND 1" | Concreto | Placa entrepiso torre 1, eje 7 al 13 entre A - E, Apt. 1306 - 1307. | 2025-07-26 | 2025-08-23 | 2025-08-26 | 28 | 20.7 | 28.2 | 136.2 | PLACA | 21 | PLACA-21-28 | 2026-10-22 | NUEVO | 2026-10-22 | 21 | 7.5
23472 - TERRA PPTO C (MANZANA 4) | PL - 1191 | Outinord IND 1" | Concreto | Placa entrepiso torre 1, eje 7 al 13 entre A - E, Apt. 1306 - 1307. | 2025-07-26 | 2025-08-23 | 2025-08-26 | 28 | 20.7 | 28 | 135.3 | PLACA | 21 | PLACA-21-28 | 2026-10-22 | NUEVO | 2026-10-22 | 21 | 7.3
23472 - TERRA PPTO C (MANZANA 4) | PL - 1191 | Outinord IND 1" | Concreto | Placa entrepiso torre 1, eje 7 al 13 entre A - E, Apt. 1306 - 1307. | 2025-07-26 | 2025-08-09 | 2025-08-12 | 14 | 20.7 | 23 | 111.1 | PLACA | 21 | PLACA-21-14 | 2026-10-22 | NUEVO | 2026-10-22 | 16.24 | 2.3
23472 - TERRA PPTO C (MANZANA 4) | PL - 1191 | Outinord IND 1" | Concreto | Placa entrepiso torre 1, eje 7 al 13 entre A - E, Apt. 1306 - 1307. | 2025-07-26 | 2025-08-09 | 2025-08-12 | 14 | 20.7 | 23.8 | 115 | PLACA | 21 | PLACA-21-14 | 2026-10-22 | NUEVO | 2026-10-22 | 16.24 | 3.1
23472 - TERRA PPTO C (MANZANA 4) | PL - 1191 | Outinord IND 1" | Concreto | Placa entrepiso torre 1, eje 7 al 13 entre A - E, Apt. 1306 - 1307. | 2025-07-26 | 2025-08-02 | 2025-08-04 | 7 | 20.7 | 18.6 | 89.9 | PLACA | 21 | PLACA-21-7 | 2026-10-22 | NUEVO | 2026-10-22 | 13.86 | -2.1
23472 - TERRA PPTO C (MANZANA 4) | PL - 1191 | Outinord IND 1" | Concreto | Placa entrepiso torre 1, eje 7 al 13 entre A - E, Apt. 1306 - 1307. | 2025-07-26 | 2025-08-02 | 2025-08-04 | 7 | 20.7 | 18.2 | 87.9 | PLACA | 21 | PLACA-21-7 | 2026-10-22 | NUEVO | 2026-10-22 | 13.86 | -2.5
23472 - TERRA PPTO C (MANZANA 4) | PL - 1191 | Outinord IND 1" | Concreto | Placa entrepiso torre 1, eje 7 al 13 entre A - E, Apt. 1306 - 1307. | 2025-07-26 | 2025-07-29 | 2025-07-31 | 3 | 20.7 | 14.8 | 71.5 | PLACA | 21 | PLACA-21-3 | 2026-10-22 | NUEVO | 2026-10-22 | 9.45 | -5.9
23472 - TERRA PPTO C (MANZANA 4) | PL - 1191 | Outinord IND 1" | Concreto | Placa entrepiso torre 1, eje 7 al 13 entre A - E, Apt. 1306 - 1307. | 2025-07-26 | 2025-07-29 | 2025-07-31 | 3 | 20.7 | 15.1 | 72.9 | PLACA | 21 | PLACA-21-3 | 2026-10-22 | NUEVO | 2026-10-22 | 9.45 | -5.6
23472 - TERRA PPTO C (MANZANA 4) | PL - 1193 | Outinord IND 1" | Concreto | Placa entrepiso torre 1, eje 7 al 13 entre E - J, Apt. 1301, 1312. | 2025-07-28 | 2025-08-25 | 2025-08-26 | 28 | 20.7 | 26.6 | 128.5 | PLACA | 21 | PLACA-21-28 | 2026-10-22 | NUEVO | 2026-10-22 | 21 | 5.9
23472 - TERRA PPTO C (MANZANA 4) | PL - 1193 | Outinord IND 1" | Concreto | Placa entrepiso torre 1, eje 7 al 13 entre E - J, Apt. 1301, 1312. | 2025-07-28 | 2025-08-25 | 2025-08-26 | 28 | 20.7 | 26.3 | 127.1 | PLACA | 21 | PLACA-21-28 | 2026-10-22 | NUEVO | 2026-10-22 | 21 | 5.6
23472 - TERRA PPTO C (MANZANA 4) | PL - 1193 | Outinord IND 1" | Concreto | Placa entrepiso torre 1, eje 7 al 13 entre E - J, Apt. 1301, 1312. | 2025-07-28 | 2025-08-25 | 2025-08-26 | 28 | 20.7 | 26.2 | 126.6 | PLACA | 21 | PLACA-21-28 | 2026-10-22 | NUEVO | 2026-10-22 | 21 | 5.5
23472 - TERRA PPTO C (MANZANA 4) | PL - 1193 | Outinord IND 1" | Concreto | Placa entrepiso torre 1, eje 7 al 13 entre E - J, Apt. 1301, 1312. | 2025-07-28 | 2025-08-11 | 2025-08-12 | 14 | 20.7 | 19.5 | 94.2 | PLACA | 21 | PLACA-21-14 | 2026-10-22 | NUEVO | 2026-10-22 | 16.24 | -1.2
23472 - TERRA PPTO C (MANZANA 4) | PL - 1193 | Outinord IND 1" | Concreto | Placa entrepiso torre 1, eje 7 al 13 entre E - J, Apt. 1301, 1312. | 2025-07-28 | 2025-08-11 | 2025-08-12 | 14 | 20.7 | 19.2 | 92.8 | PLACA | 21 | PLACA-21-14 | 2026-10-22 | NUEVO | 2026-10-22 | 16.24 | -1.5
23472 - TERRA PPTO C (MANZANA 4) | PL - 1193 | Outinord IND 1" | Concreto | Placa entrepiso torre 1, eje 7 al 13 entre E - J, Apt. 1301, 1312. | 2025-07-28 | 2025-08-04 | 2025-08-06 | 7 | 20.7 | 16 | 77.3 | PLACA | 21 | PLACA-21-7 | 2026-10-22 | NUEVO | 2026-10-22 | 13.86 | -4.7
23472 - TERRA PPTO C (MANZANA 4) | PL - 1193 | Outinord IND 1" | Concreto | Placa entrepiso torre 1, eje 7 al 13 entre E - J, Apt. 1301, 1312. | 2025-07-28 | 2025-08-04 | 2025-08-06 | 7 | 20.7 | 16.5 | 79.7 | PLACA | 21 | PLACA-21-7 | 2026-10-22 | NUEVO | 2026-10-22 | 13.86 | -4.2
23472 - TERRA PPTO C (MANZANA 4) | PL - 1193 | Outinord IND 1" | Concreto | Placa entrepiso torre 1, eje 7 al 13 entre E - J, Apt. 1301, 1312. | 2025-07-28 | 2025-07-31 | 2025-08-04 | 3 | 20.7 | 12.2 | 58.9 | PLACA | 21 | PLACA-21-3 | 2026-10-22 | NUEVO | 2026-10-22 | 9.45 | -8.5
23472 - TERRA PPTO C (MANZANA 4) | PL - 1193 | Outinord IND 1" | Concreto | Placa entrepiso torre 1, eje 7 al 13 entre E - J, Apt. 1301, 1312. | 2025-07-28 | 2025-07-31 | 2025-08-04 | 3 | 20.7 | 11.9 | 57.5 | PLACA | 21 | PLACA-21-3 | 2026-10-22 | NUEVO | 2026-10-22 | 9.45 | -8.8
23472 - TERRA PPTO C (MANZANA 4) | PL - 1194 | Outinord IND 1" | Concreto | Placa entrepiso torre 1, eje 1 al 7 entre A - E, APt. 1304, 1305 y escalera eje 1 al 2 entre D - G, costado occidental piso 10 al piso 11. | 2025-07-29 | 2025-08-26 | 2025-08-28 | 28 | 20.7 | 35.3 | 170.5 | PLACA | 21 | PLACA-21-28 | 2026-10-22 | NUEVO | 2026-10-22 | 21 | 14.6
23472 - TERRA PPTO C (MANZANA 4) | PL - 1194 | Outinord IND 1" | Concreto | Placa entrepiso torre 1, eje 1 al 7 entre A - E, APt. 1304, 1305 y escalera eje 1 al 2 entre D - G, costado occidental piso 10 al piso 11. | 2025-07-29 | 2025-08-26 | 2025-08-28 | 28 | 20.7 | 35.6 | 172 | PLACA | 21 | PLACA-21-28 | 2026-10-22 | NUEVO | 2026-10-22 | 21 | 14.9
23472 - TERRA PPTO C (MANZANA 4) | PL - 1194 | Outinord IND 1" | Concreto | Placa entrepiso torre 1, eje 1 al 7 entre A - E, APt. 1304, 1305 y escalera eje 1 al 2 entre D - G, costado occidental piso 10 al piso 11. | 2025-07-29 | 2025-08-26 | 2025-08-28 | 28 | 20.7 | 34.3 | 165.7 | PLACA | 21 | PLACA-21-28 | 2026-10-22 | NUEVO | 2026-10-22 | 21 | 13.6
23472 - TERRA PPTO C (MANZANA 4) | PL - 1194 | Outinord IND 1" | Concreto | Placa entrepiso torre 1, eje 1 al 7 entre A - E, APt. 1304, 1305 y escalera eje 1 al 2 entre D - G, costado occidental piso 10 al piso 11. | 2025-07-29 | 2025-08-12 | 2025-08-14 | 14 | 20.7 | 28.1 | 135.7 | PLACA | 21 | PLACA-21-14 | 2026-10-22 | NUEVO | 2026-10-22 | 16.24 | 7.4
23472 - TERRA PPTO C (MANZANA 4) | PL - 1194 | Outinord IND 1" | Concreto | Placa entrepiso torre 1, eje 1 al 7 entre A - E, APt. 1304, 1305 y escalera eje 1 al 2 entre D - G, costado occidental piso 10 al piso 11. | 2025-07-29 | 2025-08-12 | 2025-08-14 | 14 | 20.7 | 26.9 | 130 | PLACA | 21 | PLACA-21-14 | 2026-10-22 | NUEVO | 2026-10-22 | 16.24 | 6.2
23472 - TERRA PPTO C (MANZANA 4) | PL - 1194 | Outinord IND 1" | Concreto | Placa entrepiso torre 1, eje 1 al 7 entre A - E, APt. 1304, 1305 y escalera eje 1 al 2 entre D - G, costado occidental piso 10 al piso 11. | 2025-07-29 | 2025-08-05 | 2025-08-06 | 7 | 20.7 | 22.3 | 107.7 | PLACA | 21 | PLACA-21-7 | 2026-10-22 | NUEVO | 2026-10-22 | 13.86 | 1.6
23472 - TERRA PPTO C (MANZANA 4) | PL - 1194 | Outinord IND 1" | Concreto | Placa entrepiso torre 1, eje 1 al 7 entre A - E, APt. 1304, 1305 y escalera eje 1 al 2 entre D - G, costado occidental piso 10 al piso 11. | 2025-07-29 | 2025-08-05 | 2025-08-06 | 7 | 20.7 | 21.2 | 102.4 | PLACA | 21 | PLACA-21-7 | 2026-10-22 | NUEVO | 2026-10-22 | 13.86 | 0.5
23472 - TERRA PPTO C (MANZANA 4) | PL - 1194 | Outinord IND 1" | Concreto | Placa entrepiso torre 1, eje 1 al 7 entre A - E, APt. 1304, 1305 y escalera eje 1 al 2 entre D - G, costado occidental piso 10 al piso 11. | 2025-07-29 | 2025-08-01 | 2025-08-04 | 3 | 20.7 | 16 | 77.3 | PLACA | 21 | PLACA-21-3 | 2026-10-22 | NUEVO | 2026-10-22 | 9.45 | -4.7
23472 - TERRA PPTO C (MANZANA 4) | PL - 1194 | Outinord IND 1" | Concreto | Placa entrepiso torre 1, eje 1 al 7 entre A - E, APt. 1304, 1305 y escalera eje 1 al 2 entre D - G, costado occidental piso 10 al piso 11. | 2025-07-29 | 2025-08-01 | 2025-08-04 | 3 | 20.7 | 15.3 | 73.9 | PLACA | 21 | PLACA-21-3 | 2026-10-22 | NUEVO | 2026-10-22 | 9.45 | -5.4
23472 - TERRA PPTO C (MANZANA 4) | PL - 1209 | Outinord IND 1" | Concreto | Placa entrepiso torre 1 eje 7 al 13 entre A - J apt 1406, 1407 y escalera salida de emergencia torre 3 costado oriental | 2025-08-09 | 2025-09-06 | 2025-09-08 | 28 | 20.7 | 25.3 | 122.2 | PLACA | 21 | PLACA-21-28 | 2026-10-22 | NUEVO | 2026-10-22 | 21 | 4.6
23472 - TERRA PPTO C (MANZANA 4) | PL - 1209 | Outinord IND 1" | Concreto | Placa entrepiso torre 1 eje 7 al 13 entre A - J apt 1406, 1407 y escalera salida de emergencia torre 3 costado oriental | 2025-08-09 | 2025-09-06 | 2025-09-08 | 28 | 20.7 | 25.6 | 123.7 | PLACA | 21 | PLACA-21-28 | 2026-10-22 | NUEVO | 2026-10-22 | 21 | 4.9
23472 - TERRA PPTO C (MANZANA 4) | PL - 1209 | Outinord IND 1" | Concreto | Placa entrepiso torre 1 eje 7 al 13 entre A - J apt 1406, 1407 y escalera salida de emergencia torre 3 costado oriental | 2025-08-09 | 2025-09-06 | 2025-09-08 | 28 | 20.7 | 25 | 120.8 | PLACA | 21 | PLACA-21-28 | 2026-10-22 | NUEVO | 2026-10-22 | 21 | 4.3
23472 - TERRA PPTO C (MANZANA 4) | PL - 1209 | Outinord IND 1" | Concreto | Placa entrepiso torre 1 eje 7 al 13 entre A - J apt 1406, 1407 y escalera salida de emergencia torre 3 costado oriental | 2025-08-09 | 2025-08-23 | 2025-08-26 | 14 | 20.7 | 20.3 | 98.1 | PLACA | 21 | PLACA-21-14 | 2026-10-22 | NUEVO | 2026-10-22 | 16.24 | -0.4
23472 - TERRA PPTO C (MANZANA 4) | PL - 1209 | Outinord IND 1" | Concreto | Placa entrepiso torre 1 eje 7 al 13 entre A - J apt 1406, 1407 y escalera salida de emergencia torre 3 costado oriental | 2025-08-09 | 2025-08-23 | 2025-08-26 | 14 | 20.7 | 19.7 | 95.2 | PLACA | 21 | PLACA-21-14 | 2026-10-22 | NUEVO | 2026-10-22 | 16.24 | -1
23472 - TERRA PPTO C (MANZANA 4) | PL - 1209 | Outinord IND 1" | Concreto | Placa entrepiso torre 1 eje 7 al 13 entre A - J apt 1406, 1407 y escalera salida de emergencia torre 3 costado oriental | 2025-08-09 | 2025-08-16 | 2025-08-19 | 7 | 20.7 | 13.7 | 66.2 | PLACA | 21 | PLACA-21-7 | 2026-10-22 | NUEVO | 2026-10-22 | 13.86 | -7
23472 - TERRA PPTO C (MANZANA 4) | PL - 1209 | Outinord IND 1" | Concreto | Placa entrepiso torre 1 eje 7 al 13 entre A - J apt 1406, 1407 y escalera salida de emergencia torre 3 costado oriental | 2025-08-09 | 2025-08-16 | 2025-08-19 | 7 | 20.7 | 13.5 | 65.2 | PLACA | 21 | PLACA-21-7 | 2026-10-22 | NUEVO | 2026-10-22 | 13.86 | -7.2
23472 - TERRA PPTO C (MANZANA 4) | PL - 1209 | Outinord IND 1" | Concreto | Placa entrepiso torre 1 eje 7 al 13 entre A - J apt 1406, 1407 y escalera salida de emergencia torre 3 costado oriental | 2025-08-09 | 2025-08-12 | 2025-08-14 | 3 | 20.7 | 11.9 | 57.5 | PLACA | 21 | PLACA-21-3 | 2026-10-22 | NUEVO | 2026-10-22 | 9.45 | -8.8
23472 - TERRA PPTO C (MANZANA 4) | PL - 1209 | Outinord IND 1" | Concreto | Placa entrepiso torre 1 eje 7 al 13 entre A - J apt 1406, 1407 y escalera salida de emergencia torre 3 costado oriental | 2025-08-09 | 2025-08-12 | 2025-08-14 | 3 | 20.7 | 11.7 | 56.5 | PLACA | 21 | PLACA-21-3 | 2026-10-22 | NUEVO | 2026-10-22 | 9.45 | -9
23472 - TERRA PPTO C (MANZANA 4) | PL - 1219 | Outinord IND 1" | Concreto | Placa entrepiso torre 1 eje 12 al 19 entre A - E apt 1508, 1509 | 2025-08-14 | 2025-09-11 | 2025-09-15 | 28 | 20.7 | 32.9 | 158.9 | PLACA | 21 | PLACA-21-28 | 2026-10-22 | NUEVO | 2026-10-22 | 21 | 12.2
23472 - TERRA PPTO C (MANZANA 4) | PL - 1219 | Outinord IND 1" | Concreto | Placa entrepiso torre 1 eje 12 al 19 entre A - E apt 1508, 1509 | 2025-08-14 | 2025-09-11 | 2025-09-15 | 28 | 20.7 | 31.5 | 152.2 | PLACA | 21 | PLACA-21-28 | 2026-10-22 | NUEVO | 2026-10-22 | 21 | 10.8
23472 - TERRA PPTO C (MANZANA 4) | PL - 1219 | Outinord IND 1" | Concreto | Placa entrepiso torre 1 eje 12 al 19 entre A - E apt 1508, 1509 | 2025-08-14 | 2025-09-11 | 2025-09-15 | 28 | 20.7 | 31.8 | 153.6 | PLACA | 21 | PLACA-21-28 | 2026-10-22 | NUEVO | 2026-10-22 | 21 | 11.1
23472 - TERRA PPTO C (MANZANA 4) | PL - 1219 | Outinord IND 1" | Concreto | Placa entrepiso torre 1 eje 12 al 19 entre A - E apt 1508, 1509 | 2025-08-14 | 2025-08-28 | 2025-09-03 | 14 | 20.7 | 25.4 | 122.7 | PLACA | 21 | PLACA-21-14 | 2026-10-22 | NUEVO | 2026-10-22 | 16.24 | 4.7
23472 - TERRA PPTO C (MANZANA 4) | PL - 1219 | Outinord IND 1" | Concreto | Placa entrepiso torre 1 eje 12 al 19 entre A - E apt 1508, 1509 | 2025-08-14 | 2025-08-28 | 2025-09-03 | 14 | 20.7 | 25.5 | 123.2 | PLACA | 21 | PLACA-21-14 | 2026-10-22 | NUEVO | 2026-10-22 | 16.24 | 4.8
23472 - TERRA PPTO C (MANZANA 4) | PL - 1219 | Outinord IND 1" | Concreto | Placa entrepiso torre 1 eje 12 al 19 entre A - E apt 1508, 1509 | 2025-08-14 | 2025-08-21 | 2025-08-26 | 7 | 20.7 | 20.3 | 98.1 | PLACA | 21 | PLACA-21-7 | 2026-10-22 | NUEVO | 2026-10-22 | 13.86 | -0.4
23472 - TERRA PPTO C (MANZANA 4) | PL - 1219 | Outinord IND 1" | Concreto | Placa entrepiso torre 1 eje 12 al 19 entre A - E apt 1508, 1509 | 2025-08-14 | 2025-08-21 | 2025-08-26 | 7 | 20.7 | 20.2 | 97.6 | PLACA | 21 | PLACA-21-7 | 2026-10-22 | NUEVO | 2026-10-22 | 13.86 | -0.5
23472 - TERRA PPTO C (MANZANA 4) | PL - 1219 | Outinord IND 1" | Concreto | Placa entrepiso torre 1 eje 12 al 19 entre A - E apt 1508, 1509 | 2025-08-14 | 2025-08-17 | 2025-08-19 | 3 | 20.7 | 15.6 | 75.4 | PLACA | 21 | PLACA-21-3 | 2026-10-22 | NUEVO | 2026-10-22 | 9.45 | -5.1
23472 - TERRA PPTO C (MANZANA 4) | PL - 1219 | Outinord IND 1" | Concreto | Placa entrepiso torre 1 eje 12 al 19 entre A - E apt 1508, 1509 | 2025-08-14 | 2025-08-17 | 2025-08-19 | 3 | 20.7 | 15.4 | 74.4 | PLACA | 21 | PLACA-21-3 | 2026-10-22 | NUEVO | 2026-10-22 | 9.45 | -5.3
23472 - TERRA PPTO C (MANZANA 4) | PL - 1221 | Outinord IND 1" | Concreto | Placa entrepiso torre 1 eje 13 al 19 entre F - J apt 1510, 1511 y escalera eje 17 al 19 entre D - G piso 10 al piso 11 costado oriental | 2025-08-15 | 2025-09-12 | 2025-09-15 | 28 | 20.7 | 37.2 | 179.7 | PLACA | 21 | PLACA-21-28 | 2026-10-22 | NUEVO | 2026-10-22 | 21 | 16.5
23472 - TERRA PPTO C (MANZANA 4) | PL - 1221 | Outinord IND 1" | Concreto | Placa entrepiso torre 1 eje 13 al 19 entre F - J apt 1510, 1511 y escalera eje 17 al 19 entre D - G piso 10 al piso 11 costado oriental | 2025-08-15 | 2025-09-12 | 2025-09-15 | 28 | 20.7 | 36.2 | 174.9 | PLACA | 21 | PLACA-21-28 | 2026-10-22 | NUEVO | 2026-10-22 | 21 | 15.5
23472 - TERRA PPTO C (MANZANA 4) | PL - 1221 | Outinord IND 1" | Concreto | Placa entrepiso torre 1 eje 13 al 19 entre F - J apt 1510, 1511 y escalera eje 17 al 19 entre D - G piso 10 al piso 11 costado oriental | 2025-08-15 | 2025-09-12 | 2025-09-15 | 28 | 20.7 | 36.7 | 177.3 | PLACA | 21 | PLACA-21-28 | 2026-10-22 | NUEVO | 2026-10-22 | 21 | 16
23472 - TERRA PPTO C (MANZANA 4) | PL - 1221 | Outinord IND 1" | Concreto | Placa entrepiso torre 1 eje 13 al 19 entre F - J apt 1510, 1511 y escalera eje 17 al 19 entre D - G piso 10 al piso 11 costado oriental | 2025-08-15 | 2025-08-29 | 2025-09-03 | 14 | 20.7 | 28.8 | 139.1 | PLACA | 21 | PLACA-21-14 | 2026-10-22 | NUEVO | 2026-10-22 | 16.24 | 8.1
23472 - TERRA PPTO C (MANZANA 4) | PL - 1221 | Outinord IND 1" | Concreto | Placa entrepiso torre 1 eje 13 al 19 entre F - J apt 1510, 1511 y escalera eje 17 al 19 entre D - G piso 10 al piso 11 costado oriental | 2025-08-15 | 2025-08-29 | 2025-09-03 | 14 | 20.7 | 28.7 | 138.6 | PLACA | 21 | PLACA-21-14 | 2026-10-22 | NUEVO | 2026-10-22 | 16.24 | 8
23472 - TERRA PPTO C (MANZANA 4) | PL - 1221 | Outinord IND 1" | Concreto | Placa entrepiso torre 1 eje 13 al 19 entre F - J apt 1510, 1511 y escalera eje 17 al 19 entre D - G piso 10 al piso 11 costado oriental | 2025-08-15 | 2025-08-22 | 2025-08-26 | 7 | 20.7 | 24.5 | 118.4 | PLACA | 21 | PLACA-21-7 | 2026-10-22 | NUEVO | 2026-10-22 | 13.86 | 3.8
23472 - TERRA PPTO C (MANZANA 4) | PL - 1221 | Outinord IND 1" | Concreto | Placa entrepiso torre 1 eje 13 al 19 entre F - J apt 1510, 1511 y escalera eje 17 al 19 entre D - G piso 10 al piso 11 costado oriental | 2025-08-15 | 2025-08-22 | 2025-08-26 | 7 | 20.7 | 24.7 | 119.3 | PLACA | 21 | PLACA-21-7 | 2026-10-22 | NUEVO | 2026-10-22 | 13.86 | 4
23472 - TERRA PPTO C (MANZANA 4) | PL - 1221 | Outinord IND 1" | Concreto | Placa entrepiso torre 1 eje 13 al 19 entre F - J apt 1510, 1511 y escalera eje 17 al 19 entre D - G piso 10 al piso 11 costado oriental | 2025-08-15 | 2025-08-19 | 2025-08-21 | 4 | 20.7 | 20.3 | 98.1 | PLACA | 21 | PLACA-21-4 | 2026-10-22 | NUEVO | 2026-10-22 | 10.55 | -0.4
23472 - TERRA PPTO C (MANZANA 4) | PL - 1221 | Outinord IND 1" | Concreto | Placa entrepiso torre 1 eje 13 al 19 entre F - J apt 1510, 1511 y escalera eje 17 al 19 entre D - G piso 10 al piso 11 costado oriental | 2025-08-15 | 2025-08-19 | 2025-08-21 | 4 | 20.7 | 20 | 96.6 | PLACA | 21 | PLACA-21-4 | 2026-10-22 | NUEVO | 2026-10-22 | 10.55 | -0.7
23472 - TERRA PPTO C (MANZANA 4) | PL - 1233 | Outinord IND 1" | Concreto | Placa entrepiso torre 1 eje 13 al 19 entre F - J apt 1610, 1611 | 2025-08-25 | 2025-09-22 | 2025-09-25 | 28 | 20.7 | 32.1 | 155.1 | PLACA | 21 | PLACA-21-28 | 2026-10-22 | NUEVO | 2026-10-22 | 21 | 11.4
23472 - TERRA PPTO C (MANZANA 4) | PL - 1233 | Outinord IND 1" | Concreto | Placa entrepiso torre 1 eje 13 al 19 entre F - J apt 1610, 1611 | 2025-08-25 | 2025-09-22 | 2025-09-25 | 28 | 20.7 | 32.5 | 157 | PLACA | 21 | PLACA-21-28 | 2026-10-22 | NUEVO | 2026-10-22 | 21 | 11.8
23472 - TERRA PPTO C (MANZANA 4) | PL - 1233 | Outinord IND 1" | Concreto | Placa entrepiso torre 1 eje 13 al 19 entre F - J apt 1610, 1611 | 2025-08-25 | 2025-09-22 | 2025-09-25 | 28 | 20.7 | 32.9 | 158.9 | PLACA | 21 | PLACA-21-28 | 2026-10-22 | NUEVO | 2026-10-22 | 21 | 12.2
23472 - TERRA PPTO C (MANZANA 4) | PL - 1233 | Outinord IND 1" | Concreto | Placa entrepiso torre 1 eje 13 al 19 entre F - J apt 1610, 1611 | 2025-08-25 | 2025-09-08 | 2025-09-13 | 14 | 20.7 | 26.8 | 129.5 | PLACA | 21 | PLACA-21-14 | 2026-10-22 | NUEVO | 2026-10-22 | 16.24 | 6.1
23472 - TERRA PPTO C (MANZANA 4) | PL - 1233 | Outinord IND 1" | Concreto | Placa entrepiso torre 1 eje 13 al 19 entre F - J apt 1610, 1611 | 2025-08-25 | 2025-09-08 | 2025-09-13 | 14 | 20.7 | 26.2 | 126.6 | PLACA | 21 | PLACA-21-14 | 2026-10-22 | NUEVO | 2026-10-22 | 16.24 | 5.5
23472 - TERRA PPTO C (MANZANA 4) | PL - 1233 | Outinord IND 1" | Concreto | Placa entrepiso torre 1 eje 13 al 19 entre F - J apt 1610, 1611 | 2025-08-25 | 2025-09-01 | 2025-09-03 | 7 | 20.7 | 21.3 | 102.9 | PLACA | 21 | PLACA-21-7 | 2026-10-22 | NUEVO | 2026-10-22 | 13.86 | 0.6
23472 - TERRA PPTO C (MANZANA 4) | PL - 1233 | Outinord IND 1" | Concreto | Placa entrepiso torre 1 eje 13 al 19 entre F - J apt 1610, 1611 | 2025-08-25 | 2025-09-01 | 2025-09-03 | 7 | 20.7 | 21.4 | 103.4 | PLACA | 21 | PLACA-21-7 | 2026-10-22 | NUEVO | 2026-10-22 | 13.86 | 0.7
23472 - TERRA PPTO C (MANZANA 4) | PL - 1233 | Outinord IND 1" | Concreto | Placa entrepiso torre 1 eje 13 al 19 entre F - J apt 1610, 1611 | 2025-08-25 | 2025-08-28 | 2025-09-03 | 3 | 20.7 | 15.6 | 75.4 | PLACA | 21 | PLACA-21-3 | 2026-10-22 | NUEVO | 2026-10-22 | 9.45 | -5.1
23472 - TERRA PPTO C (MANZANA 4) | PL - 1233 | Outinord IND 1" | Concreto | Placa entrepiso torre 1 eje 13 al 19 entre F - J apt 1610, 1611 | 2025-08-25 | 2025-08-28 | 2025-09-03 | 3 | 20.7 | 15.3 | 73.9 | PLACA | 21 | PLACA-21-3 | 2026-10-22 | NUEVO | 2026-10-22 | 9.45 | -5.4
23472 - TERRA PPTO C (MANZANA 4) | PL - 1235 | Outinord IND 1" | Concreto | Placa entrepiso torre 1 eje 6 al 13 entre A - E apt 1606, 1607 y escalera eje 17 al 19 entre D - G costado oriental piso 12 al piso 13 | 2025-08-26 | 2025-09-23 | 2025-09-25 | 28 | 20.7 | 31.6 | 152.7 | PLACA | 21 | PLACA-21-28 | 2026-10-22 | NUEVO | 2026-10-22 | 21 | 10.9
23472 - TERRA PPTO C (MANZANA 4) | PL - 1235 | Outinord IND 1" | Concreto | Placa entrepiso torre 1 eje 6 al 13 entre A - E apt 1606, 1607 y escalera eje 17 al 19 entre D - G costado oriental piso 12 al piso 13 | 2025-08-26 | 2025-09-23 | 2025-09-25 | 28 | 20.7 | 31.1 | 150.2 | PLACA | 21 | PLACA-21-28 | 2026-10-22 | NUEVO | 2026-10-22 | 21 | 10.4
23472 - TERRA PPTO C (MANZANA 4) | PL - 1235 | Outinord IND 1" | Concreto | Placa entrepiso torre 1 eje 6 al 13 entre A - E apt 1606, 1607 y escalera eje 17 al 19 entre D - G costado oriental piso 12 al piso 13 | 2025-08-26 | 2025-09-23 | 2025-09-25 | 28 | 20.7 | 30.6 | 147.8 | PLACA | 21 | PLACA-21-28 | 2026-10-22 | NUEVO | 2026-10-22 | 21 | 9.9
23472 - TERRA PPTO C (MANZANA 4) | PL - 1235 | Outinord IND 1" | Concreto | Placa entrepiso torre 1 eje 6 al 13 entre A - E apt 1606, 1607 y escalera eje 17 al 19 entre D - G costado oriental piso 12 al piso 13 | 2025-08-26 | 2025-09-09 | 2025-09-15 | 14 | 20.7 | 25 | 120.8 | PLACA | 21 | PLACA-21-14 | 2026-10-22 | NUEVO | 2026-10-22 | 16.24 | 4.3
23472 - TERRA PPTO C (MANZANA 4) | PL - 1235 | Outinord IND 1" | Concreto | Placa entrepiso torre 1 eje 6 al 13 entre A - E apt 1606, 1607 y escalera eje 17 al 19 entre D - G costado oriental piso 12 al piso 13 | 2025-08-26 | 2025-09-09 | 2025-09-15 | 14 | 20.7 | 25.3 | 122.2 | PLACA | 21 | PLACA-21-14 | 2026-10-22 | NUEVO | 2026-10-22 | 16.24 | 4.6
23472 - TERRA PPTO C (MANZANA 4) | PL - 1235 | Outinord IND 1" | Concreto | Placa entrepiso torre 1 eje 6 al 13 entre A - E apt 1606, 1607 y escalera eje 17 al 19 entre D - G costado oriental piso 12 al piso 13 | 2025-08-26 | 2025-09-02 | 2025-09-03 | 7 | 20.7 | 20 | 96.6 | PLACA | 21 | PLACA-21-7 | 2026-10-22 | NUEVO | 2026-10-22 | 13.86 | -0.7
23472 - TERRA PPTO C (MANZANA 4) | PL - 1235 | Outinord IND 1" | Concreto | Placa entrepiso torre 1 eje 6 al 13 entre A - E apt 1606, 1607 y escalera eje 17 al 19 entre D - G costado oriental piso 12 al piso 13 | 2025-08-26 | 2025-09-02 | 2025-09-03 | 7 | 20.7 | 20.2 | 97.6 | PLACA | 21 | PLACA-21-7 | 2026-10-22 | NUEVO | 2026-10-22 | 13.86 | -0.5
23472 - TERRA PPTO C (MANZANA 4) | PL - 1235 | Outinord IND 1" | Concreto | Placa entrepiso torre 1 eje 6 al 13 entre A - E apt 1606, 1607 y escalera eje 17 al 19 entre D - G costado oriental piso 12 al piso 13 | 2025-08-26 | 2025-08-29 | 2025-09-03 | 3 | 20.7 | 14.4 | 69.6 | PLACA | 21 | PLACA-21-3 | 2026-10-22 | NUEVO | 2026-10-22 | 9.45 | -6.3
23472 - TERRA PPTO C (MANZANA 4) | PL - 1235 | Outinord IND 1" | Concreto | Placa entrepiso torre 1 eje 6 al 13 entre A - E apt 1606, 1607 y escalera eje 17 al 19 entre D - G costado oriental piso 12 al piso 13 | 2025-08-26 | 2025-08-29 | 2025-09-03 | 3 | 20.7 | 14.2 | 68.6 | PLACA | 21 | PLACA-21-3 | 2026-10-22 | NUEVO | 2026-10-22 | 9.45 | -6.5
23472 - TERRA PPTO C (MANZANA 4) | PL - 1237 | Outinord IND 1" | Concreto | Salon comunal vigas pergolas eje 3 al 4 entre A - B cubierta comunal 2 escalera tipo 5 eje B - C entre 7 al 7´ Piso 4 al piso 5 y Placa bicicletero piso 5 y pozo Inyector | 2025-08-27 | 2025-09-24 | 2025-09-25 | 28 | 27.6 | 41.9 | 151.8 | PLACA | 28 | PLACA-28-28 | 2026-10-22 | NUEVO | 2026-10-22 | 28 | 14.3
23472 - TERRA PPTO C (MANZANA 4) | PL - 1237 | Outinord IND 1" | Concreto | Salon comunal vigas pergolas eje 3 al 4 entre A - B cubierta comunal 2 escalera tipo 5 eje B - C entre 7 al 7´ Piso 4 al piso 5 y Placa bicicletero piso 5 y pozo Inyector | 2025-08-27 | 2025-09-24 | 2025-09-25 | 28 | 27.6 | 42 | 152.2 | PLACA | 28 | PLACA-28-28 | 2026-10-22 | NUEVO | 2026-10-22 | 28 | 14.4
23472 - TERRA PPTO C (MANZANA 4) | PL - 1237 | Outinord IND 1" | Concreto | Salon comunal vigas pergolas eje 3 al 4 entre A - B cubierta comunal 2 escalera tipo 5 eje B - C entre 7 al 7´ Piso 4 al piso 5 y Placa bicicletero piso 5 y pozo Inyector | 2025-08-27 | 2025-09-24 | 2025-09-25 | 28 | 27.6 | 41.4 | 150 | PLACA | 28 | PLACA-28-28 | 2026-10-22 | NUEVO | 2026-10-22 | 28 | 13.8
23472 - TERRA PPTO C (MANZANA 4) | PL - 1237 | Outinord IND 1" | Concreto | Salon comunal vigas pergolas eje 3 al 4 entre A - B cubierta comunal 2 escalera tipo 5 eje B - C entre 7 al 7´ Piso 4 al piso 5 y Placa bicicletero piso 5 y pozo Inyector | 2025-08-27 | 2025-09-10 | 2025-09-15 | 14 | 27.6 | 34.9 | 126.4 | PLACA | 28 | PLACA-28-14 | 2026-10-22 | NUEVO | 2026-10-22 | 21.65 | 7.3
23472 - TERRA PPTO C (MANZANA 4) | PL - 1237 | Outinord IND 1" | Concreto | Salon comunal vigas pergolas eje 3 al 4 entre A - B cubierta comunal 2 escalera tipo 5 eje B - C entre 7 al 7´ Piso 4 al piso 5 y Placa bicicletero piso 5 y pozo Inyector | 2025-08-27 | 2025-09-10 | 2025-09-15 | 14 | 27.6 | 36 | 130.4 | PLACA | 28 | PLACA-28-14 | 2026-10-22 | NUEVO | 2026-10-22 | 21.65 | 8.4
23472 - TERRA PPTO C (MANZANA 4) | PL - 1237 | Outinord IND 1" | Concreto | Salon comunal vigas pergolas eje 3 al 4 entre A - B cubierta comunal 2 escalera tipo 5 eje B - C entre 7 al 7´ Piso 4 al piso 5 y Placa bicicletero piso 5 y pozo Inyector | 2025-08-27 | 2025-09-03 | 2025-09-05 | 7 | 27.6 | 28.9 | 104.7 | PLACA | 28 | PLACA-28-7 | 2026-10-22 | NUEVO | 2026-10-22 | 18.48 | 1.3
23472 - TERRA PPTO C (MANZANA 4) | PL - 1237 | Outinord IND 1" | Concreto | Salon comunal vigas pergolas eje 3 al 4 entre A - B cubierta comunal 2 escalera tipo 5 eje B - C entre 7 al 7´ Piso 4 al piso 5 y Placa bicicletero piso 5 y pozo Inyector | 2025-08-27 | 2025-09-03 | 2025-09-05 | 7 | 27.6 | 28 | 101.4 | PLACA | 28 | PLACA-28-7 | 2026-10-22 | NUEVO | 2026-10-22 | 18.48 | 0.4
23472 - TERRA PPTO C (MANZANA 4) | PL - 1237 | Outinord IND 1" | Concreto | Salon comunal vigas pergolas eje 3 al 4 entre A - B cubierta comunal 2 escalera tipo 5 eje B - C entre 7 al 7´ Piso 4 al piso 5 y Placa bicicletero piso 5 y pozo Inyector | 2025-08-27 | 2025-08-30 | 2025-09-03 | 3 | 27.6 | 24.1 | 87.3 | PLACA | 28 | PLACA-28-3 | 2026-10-22 | NUEVO | 2026-10-22 | 12.6 | -3.5
23472 - TERRA PPTO C (MANZANA 4) | PL - 1237 | Outinord IND 1" | Concreto | Salon comunal vigas pergolas eje 3 al 4 entre A - B cubierta comunal 2 escalera tipo 5 eje B - C entre 7 al 7´ Piso 4 al piso 5 y Placa bicicletero piso 5 y pozo Inyector | 2025-08-27 | 2025-08-30 | 2025-09-03 | 3 | 27.6 | 23.5 | 85.1 | PLACA | 28 | PLACA-28-3 | 2026-10-22 | NUEVO | 2026-10-22 | 12.6 | -4.1
23472 - TERRA PPTO C (MANZANA 4) | PL - 1238 | Outinord IND 1" | Concreto | Placa Entrepiso Torre 1 Eje 7 al 13 Entre F- J Apt 1601 , 1612 | 2025-08-27 | 2025-09-24 | 2025-09-25 | 28 | 20.7 | 31.2 | 150.7 | PLACA | 21 | PLACA-21-28 | 2026-10-22 | NUEVO | 2026-10-22 | 21 | 10.5
23472 - TERRA PPTO C (MANZANA 4) | PL - 1238 | Outinord IND 1" | Concreto | Placa Entrepiso Torre 1 Eje 7 al 13 Entre F- J Apt 1601 , 1612 | 2025-08-27 | 2025-09-24 | 2025-09-25 | 28 | 20.7 | 31.7 | 153.1 | PLACA | 21 | PLACA-21-28 | 2026-10-22 | NUEVO | 2026-10-22 | 21 | 11
23472 - TERRA PPTO C (MANZANA 4) | PL - 1238 | Outinord IND 1" | Concreto | Placa Entrepiso Torre 1 Eje 7 al 13 Entre F- J Apt 1601 , 1612 | 2025-08-27 | 2025-09-24 | 2025-09-25 | 28 | 20.7 | 31 | 149.8 | PLACA | 21 | PLACA-21-28 | 2026-10-22 | NUEVO | 2026-10-22 | 21 | 10.3
23472 - TERRA PPTO C (MANZANA 4) | PL - 1238 | Outinord IND 1" | Concreto | Placa Entrepiso Torre 1 Eje 7 al 13 Entre F- J Apt 1601 , 1612 | 2025-08-27 | 2025-09-10 | 2025-09-15 | 14 | 20.7 | 27.5 | 132.9 | PLACA | 21 | PLACA-21-14 | 2026-10-22 | NUEVO | 2026-10-22 | 16.24 | 6.8
23472 - TERRA PPTO C (MANZANA 4) | PL - 1238 | Outinord IND 1" | Concreto | Placa Entrepiso Torre 1 Eje 7 al 13 Entre F- J Apt 1601 , 1612 | 2025-08-27 | 2025-09-10 | 2025-09-15 | 14 | 20.7 | 26.3 | 127.1 | PLACA | 21 | PLACA-21-14 | 2026-10-22 | NUEVO | 2026-10-22 | 16.24 | 5.6
23472 - TERRA PPTO C (MANZANA 4) | PL - 1238 | Outinord IND 1" | Concreto | Placa Entrepiso Torre 1 Eje 7 al 13 Entre F- J Apt 1601 , 1612 | 2025-08-27 | 2025-09-03 | 2025-09-05 | 7 | 20.7 | 24 | 115.9 | PLACA | 21 | PLACA-21-7 | 2026-10-22 | NUEVO | 2026-10-22 | 13.86 | 3.3
23472 - TERRA PPTO C (MANZANA 4) | PL - 1238 | Outinord IND 1" | Concreto | Placa Entrepiso Torre 1 Eje 7 al 13 Entre F- J Apt 1601 , 1612 | 2025-08-27 | 2025-09-03 | 2025-09-05 | 7 | 20.7 | 24.2 | 116.9 | PLACA | 21 | PLACA-21-7 | 2026-10-22 | NUEVO | 2026-10-22 | 13.86 | 3.5
23472 - TERRA PPTO C (MANZANA 4) | PL - 1238 | Outinord IND 1" | Concreto | Placa Entrepiso Torre 1 Eje 7 al 13 Entre F- J Apt 1601 , 1612 | 2025-08-27 | 2025-08-30 | 2025-09-03 | 3 | 20.7 | 20 | 96.6 | PLACA | 21 | PLACA-21-3 | 2026-10-22 | NUEVO | 2026-10-22 | 9.45 | -0.7
23472 - TERRA PPTO C (MANZANA 4) | PL - 1238 | Outinord IND 1" | Concreto | Placa Entrepiso Torre 1 Eje 7 al 13 Entre F- J Apt 1601 , 1612 | 2025-08-27 | 2025-08-30 | 2025-09-03 | 3 | 20.7 | 19.7 | 95.2 | PLACA | 21 | PLACA-21-3 | 2026-10-22 | NUEVO | 2026-10-22 | 9.45 | -1
23472 - TERRA PPTO C (MANZANA 4) | PL - 1240 | Outinord IND 1" | Concreto | Placa entrepiso torre 1 eje 1 al 5 entre A - E apt 1604, 1605 y escalera eje 1 al 2 entre D - G costado oriental piso 13 al piso 14 | 2025-08-28 | 2025-09-25 | 2025-09-30 | 28 | 20.7 | 35 | 169.1 | PLACA | 21 | PLACA-21-28 | 2026-10-22 | NUEVO | 2026-10-22 | 21 | 14.3
23472 - TERRA PPTO C (MANZANA 4) | PL - 1240 | Outinord IND 1" | Concreto | Placa entrepiso torre 1 eje 1 al 5 entre A - E apt 1604, 1605 y escalera eje 1 al 2 entre D - G costado oriental piso 13 al piso 14 | 2025-08-28 | 2025-09-25 | 2025-09-30 | 28 | 20.7 | 34.4 | 166.2 | PLACA | 21 | PLACA-21-28 | 2026-10-22 | NUEVO | 2026-10-22 | 21 | 13.7
23472 - TERRA PPTO C (MANZANA 4) | PL - 1240 | Outinord IND 1" | Concreto | Placa entrepiso torre 1 eje 1 al 5 entre A - E apt 1604, 1605 y escalera eje 1 al 2 entre D - G costado oriental piso 13 al piso 14 | 2025-08-28 | 2025-09-25 | 2025-09-30 | 28 | 20.7 | 34.7 | 167.6 | PLACA | 21 | PLACA-21-28 | 2026-10-22 | NUEVO | 2026-10-22 | 21 | 14
23472 - TERRA PPTO C (MANZANA 4) | PL - 1240 | Outinord IND 1" | Concreto | Placa entrepiso torre 1 eje 1 al 5 entre A - E apt 1604, 1605 y escalera eje 1 al 2 entre D - G costado oriental piso 13 al piso 14 | 2025-08-28 | 2025-09-11 | 2025-09-15 | 14 | 20.7 | 30.2 | 145.9 | PLACA | 21 | PLACA-21-14 | 2026-10-22 | NUEVO | 2026-10-22 | 16.24 | 9.5
23472 - TERRA PPTO C (MANZANA 4) | PL - 1240 | Outinord IND 1" | Concreto | Placa entrepiso torre 1 eje 1 al 5 entre A - E apt 1604, 1605 y escalera eje 1 al 2 entre D - G costado oriental piso 13 al piso 14 | 2025-08-28 | 2025-09-11 | 2025-09-15 | 14 | 20.7 | 30 | 144.9 | PLACA | 21 | PLACA-21-14 | 2026-10-22 | NUEVO | 2026-10-22 | 16.24 | 9.3
23472 - TERRA PPTO C (MANZANA 4) | PL - 1240 | Outinord IND 1" | Concreto | Placa entrepiso torre 1 eje 1 al 5 entre A - E apt 1604, 1605 y escalera eje 1 al 2 entre D - G costado oriental piso 13 al piso 14 | 2025-08-28 | 2025-09-04 | 2025-09-05 | 7 | 20.7 | 25.2 | 121.7 | PLACA | 21 | PLACA-21-7 | 2026-10-22 | NUEVO | 2026-10-22 | 13.86 | 4.5
23472 - TERRA PPTO C (MANZANA 4) | PL - 1240 | Outinord IND 1" | Concreto | Placa entrepiso torre 1 eje 1 al 5 entre A - E apt 1604, 1605 y escalera eje 1 al 2 entre D - G costado oriental piso 13 al piso 14 | 2025-08-28 | 2025-09-04 | 2025-09-05 | 7 | 20.7 | 24.8 | 119.8 | PLACA | 21 | PLACA-21-7 | 2026-10-22 | NUEVO | 2026-10-22 | 13.86 | 4.1
23472 - TERRA PPTO C (MANZANA 4) | PL - 1240 | Outinord IND 1" | Concreto | Placa entrepiso torre 1 eje 1 al 5 entre A - E apt 1604, 1605 y escalera eje 1 al 2 entre D - G costado oriental piso 13 al piso 14 | 2025-08-28 | 2025-08-31 | 2025-09-03 | 3 | 20.7 | 18.4 | 88.9 | PLACA | 21 | PLACA-21-3 | 2026-10-22 | NUEVO | 2026-10-22 | 9.45 | -2.3
23472 - TERRA PPTO C (MANZANA 4) | PL - 1240 | Outinord IND 1" | Concreto | Placa entrepiso torre 1 eje 1 al 5 entre A - E apt 1604, 1605 y escalera eje 1 al 2 entre D - G costado oriental piso 13 al piso 14 | 2025-08-28 | 2025-08-31 | 2025-09-03 | 3 | 20.7 | 18.5 | 89.4 | PLACA | 21 | PLACA-21-3 | 2026-10-22 | NUEVO | 2026-10-22 | 9.45 | -2.2
23472 - TERRA PPTO C (MANZANA 4) | PL - 1242 | Outinord IND 1" | Concreto | Placa entrepiso torre 1 eje 1 al 6 entre F - J apt 1603, 1602 | 2025-08-29 | 2025-09-26 | 2025-09-30 | 28 | 20.7 | 36.5 | 176.3 | PLACA | 21 | PLACA-21-28 | 2026-10-22 | NUEVO | 2026-10-22 | 21 | 15.8
23472 - TERRA PPTO C (MANZANA 4) | PL - 1242 | Outinord IND 1" | Concreto | Placa entrepiso torre 1 eje 1 al 6 entre F - J apt 1603, 1602 | 2025-08-29 | 2025-09-26 | 2025-09-30 | 28 | 20.7 | 35.4 | 171 | PLACA | 21 | PLACA-21-28 | 2026-10-22 | NUEVO | 2026-10-22 | 21 | 14.7
23472 - TERRA PPTO C (MANZANA 4) | PL - 1242 | Outinord IND 1" | Concreto | Placa entrepiso torre 1 eje 1 al 6 entre F - J apt 1603, 1602 | 2025-08-29 | 2025-09-26 | 2025-09-30 | 28 | 20.7 | 35.6 | 172 | PLACA | 21 | PLACA-21-28 | 2026-10-22 | NUEVO | 2026-10-22 | 21 | 14.9
23472 - TERRA PPTO C (MANZANA 4) | PL - 1242 | Outinord IND 1" | Concreto | Placa entrepiso torre 1 eje 1 al 6 entre F - J apt 1603, 1602 | 2025-08-29 | 2025-09-12 | 2025-09-15 | 14 | 20.7 | 30.1 | 145.4 | PLACA | 21 | PLACA-21-14 | 2026-10-22 | NUEVO | 2026-10-22 | 16.24 | 9.4
23472 - TERRA PPTO C (MANZANA 4) | PL - 1242 | Outinord IND 1" | Concreto | Placa entrepiso torre 1 eje 1 al 6 entre F - J apt 1603, 1602 | 2025-08-29 | 2025-09-12 | 2025-09-15 | 14 | 20.7 | 30.3 | 146.4 | PLACA | 21 | PLACA-21-14 | 2026-10-22 | NUEVO | 2026-10-22 | 16.24 | 9.6
23472 - TERRA PPTO C (MANZANA 4) | PL - 1242 | Outinord IND 1" | Concreto | Placa entrepiso torre 1 eje 1 al 6 entre F - J apt 1603, 1602 | 2025-08-29 | 2025-09-05 | 2025-09-08 | 7 | 20.7 | 24.4 | 117.9 | PLACA | 21 | PLACA-21-7 | 2026-10-22 | NUEVO | 2026-10-22 | 13.86 | 3.7
23472 - TERRA PPTO C (MANZANA 4) | PL - 1242 | Outinord IND 1" | Concreto | Placa entrepiso torre 1 eje 1 al 6 entre F - J apt 1603, 1602 | 2025-08-29 | 2025-09-05 | 2025-09-08 | 7 | 20.7 | 25.5 | 123.2 | PLACA | 21 | PLACA-21-7 | 2026-10-22 | NUEVO | 2026-10-22 | 13.86 | 4.8
23472 - TERRA PPTO C (MANZANA 4) | PL - 1242 | Outinord IND 1" | Concreto | Placa entrepiso torre 1 eje 1 al 6 entre F - J apt 1603, 1602 | 2025-08-29 | 2025-09-02 | 2025-09-05 | 4 | 20.7 | 20.6 | 99.5 | PLACA | 21 | PLACA-21-4 | 2026-10-22 | NUEVO | 2026-10-22 | 10.55 | -0.1
23472 - TERRA PPTO C (MANZANA 4) | PL - 1242 | Outinord IND 1" | Concreto | Placa entrepiso torre 1 eje 1 al 6 entre F - J apt 1603, 1602 | 2025-08-29 | 2025-09-02 | 2025-09-05 | 4 | 20.7 | 20.8 | 100.5 | PLACA | 21 | PLACA-21-4 | 2026-10-22 | NUEVO | 2026-10-22 | 10.55 | 0.1
23472 - TERRA PPTO C (MANZANA 4) | PL - 1245 | Outinord IND 1" | Concreto | Placa entrepiso torre 1 eje 12 al 19 entre A - E apt 1708, 1709 y escalera eje 17 al 19 entre D - G costado oriental piso 13 al piso 14 | 2025-08-30 | 2025-09-27 | 2025-09-30 | 28 | 20.7 | 29.7 | 143.5 | PLACA | 21 | PLACA-21-28 | 2026-10-22 | NUEVO | 2026-10-22 | 21 | 9
23472 - TERRA PPTO C (MANZANA 4) | PL - 1245 | Outinord IND 1" | Concreto | Placa entrepiso torre 1 eje 12 al 19 entre A - E apt 1708, 1709 y escalera eje 17 al 19 entre D - G costado oriental piso 13 al piso 14 | 2025-08-30 | 2025-09-27 | 2025-09-30 | 28 | 20.7 | 29.3 | 141.5 | PLACA | 21 | PLACA-21-28 | 2026-10-22 | NUEVO | 2026-10-22 | 21 | 8.6
23472 - TERRA PPTO C (MANZANA 4) | PL - 1245 | Outinord IND 1" | Concreto | Placa entrepiso torre 1 eje 12 al 19 entre A - E apt 1708, 1709 y escalera eje 17 al 19 entre D - G costado oriental piso 13 al piso 14 | 2025-08-30 | 2025-09-27 | 2025-09-30 | 28 | 20.7 | 28.5 | 137.7 | PLACA | 21 | PLACA-21-28 | 2026-10-22 | NUEVO | 2026-10-22 | 21 | 7.8
23472 - TERRA PPTO C (MANZANA 4) | PL - 1245 | Outinord IND 1" | Concreto | Placa entrepiso torre 1 eje 12 al 19 entre A - E apt 1708, 1709 y escalera eje 17 al 19 entre D - G costado oriental piso 13 al piso 14 | 2025-08-30 | 2025-09-13 | 2025-09-23 | 14 | 20.7 | 25.1 | 121.3 | PLACA | 21 | PLACA-21-14 | 2026-10-22 | NUEVO | 2026-10-22 | 16.24 | 4.4
23472 - TERRA PPTO C (MANZANA 4) | PL - 1245 | Outinord IND 1" | Concreto | Placa entrepiso torre 1 eje 12 al 19 entre A - E apt 1708, 1709 y escalera eje 17 al 19 entre D - G costado oriental piso 13 al piso 14 | 2025-08-30 | 2025-09-13 | 2025-09-23 | 14 | 20.7 | 24.2 | 116.9 | PLACA | 21 | PLACA-21-14 | 2026-10-22 | NUEVO | 2026-10-22 | 16.24 | 3.5
23472 - TERRA PPTO C (MANZANA 4) | PL - 1245 | Outinord IND 1" | Concreto | Placa entrepiso torre 1 eje 12 al 19 entre A - E apt 1708, 1709 y escalera eje 17 al 19 entre D - G costado oriental piso 13 al piso 14 | 2025-08-30 | 2025-09-06 | 2025-09-08 | 7 | 20.7 | 20.6 | 99.5 | PLACA | 21 | PLACA-21-7 | 2026-10-22 | NUEVO | 2026-10-22 | 13.86 | -0.1
23472 - TERRA PPTO C (MANZANA 4) | PL - 1245 | Outinord IND 1" | Concreto | Placa entrepiso torre 1 eje 12 al 19 entre A - E apt 1708, 1709 y escalera eje 17 al 19 entre D - G costado oriental piso 13 al piso 14 | 2025-08-30 | 2025-09-06 | 2025-09-08 | 7 | 20.7 | 21 | 101.4 | PLACA | 21 | PLACA-21-7 | 2026-10-22 | NUEVO | 2026-10-22 | 13.86 | 0.3
23472 - TERRA PPTO C (MANZANA 4) | PL - 1245 | Outinord IND 1" | Concreto | Placa entrepiso torre 1 eje 12 al 19 entre A - E apt 1708, 1709 y escalera eje 17 al 19 entre D - G costado oriental piso 13 al piso 14 | 2025-08-30 | 2025-09-02 | 2025-09-05 | 3 | 20.7 | 17.4 | 84.1 | PLACA | 21 | PLACA-21-3 | 2026-10-22 | NUEVO | 2026-10-22 | 9.45 | -3.3
23472 - TERRA PPTO C (MANZANA 4) | PL - 1245 | Outinord IND 1" | Concreto | Placa entrepiso torre 1 eje 12 al 19 entre A - E apt 1708, 1709 y escalera eje 17 al 19 entre D - G costado oriental piso 13 al piso 14 | 2025-08-30 | 2025-09-02 | 2025-09-05 | 3 | 20.7 | 16.7 | 80.7 | PLACA | 21 | PLACA-21-3 | 2026-10-22 | NUEVO | 2026-10-22 | 9.45 | -4
23472 - TERRA PPTO C (MANZANA 4) | PL - 1247 | Outinord IND 1" | Concreto | Placa entre piso torre 1 eje 13 al 19 entre F - J apt 1710,1711 | 2025-09-01 | 2025-09-29 | 2025-09-30 | 28 | 20.7 | 28.9 | 139.6 | PLACA | 21 | PLACA-21-28 | 2026-10-22 | NUEVO | 2026-10-22 | 21 | 8.2
23472 - TERRA PPTO C (MANZANA 4) | PL - 1247 | Outinord IND 1" | Concreto | Placa entre piso torre 1 eje 13 al 19 entre F - J apt 1710,1711 | 2025-09-01 | 2025-09-29 | 2025-09-30 | 28 | 20.7 | 28 | 135.3 | PLACA | 21 | PLACA-21-28 | 2026-10-22 | NUEVO | 2026-10-22 | 21 | 7.3
23472 - TERRA PPTO C (MANZANA 4) | PL - 1247 | Outinord IND 1" | Concreto | Placa entre piso torre 1 eje 13 al 19 entre F - J apt 1710,1711 | 2025-09-01 | 2025-09-29 | 2025-09-30 | 28 | 20.7 | 27.9 | 134.8 | PLACA | 21 | PLACA-21-28 | 2026-10-22 | NUEVO | 2026-10-22 | 21 | 7.2
23472 - TERRA PPTO C (MANZANA 4) | PL - 1247 | Outinord IND 1" | Concreto | Placa entre piso torre 1 eje 13 al 19 entre F - J apt 1710,1711 | 2025-09-01 | 2025-09-15 | 2025-09-23 | 14 | 20.7 | 24.7 | 119.3 | PLACA | 21 | PLACA-21-14 | 2026-10-22 | NUEVO | 2026-10-22 | 16.24 | 4
23472 - TERRA PPTO C (MANZANA 4) | PL - 1247 | Outinord IND 1" | Concreto | Placa entre piso torre 1 eje 13 al 19 entre F - J apt 1710,1711 | 2025-09-01 | 2025-09-15 | 2025-09-23 | 14 | 20.7 | 24.1 | 116.4 | PLACA | 21 | PLACA-21-14 | 2026-10-22 | NUEVO | 2026-10-22 | 16.24 | 3.4
23472 - TERRA PPTO C (MANZANA 4) | PL - 1247 | Outinord IND 1" | Concreto | Placa entre piso torre 1 eje 13 al 19 entre F - J apt 1710,1711 | 2025-09-01 | 2025-09-08 | 2025-09-13 | 7 | 20.7 | 19.6 | 94.7 | PLACA | 21 | PLACA-21-7 | 2026-10-22 | NUEVO | 2026-10-22 | 13.86 | -1.1
23472 - TERRA PPTO C (MANZANA 4) | PL - 1247 | Outinord IND 1" | Concreto | Placa entre piso torre 1 eje 13 al 19 entre F - J apt 1710,1711 | 2025-09-01 | 2025-09-08 | 2025-09-13 | 7 | 20.7 | 19.4 | 93.7 | PLACA | 21 | PLACA-21-7 | 2026-10-22 | NUEVO | 2026-10-22 | 13.86 | -1.3
23472 - TERRA PPTO C (MANZANA 4) | PL - 1247 | Outinord IND 1" | Concreto | Placa entre piso torre 1 eje 13 al 19 entre F - J apt 1710,1711 | 2025-09-01 | 2025-09-04 | 2025-09-05 | 3 | 20.7 | 16 | 77.3 | PLACA | 21 | PLACA-21-3 | 2026-10-22 | NUEVO | 2026-10-22 | 9.45 | -4.7
23472 - TERRA PPTO C (MANZANA 4) | PL - 1247 | Outinord IND 1" | Concreto | Placa entre piso torre 1 eje 13 al 19 entre F - J apt 1710,1711 | 2025-09-01 | 2025-09-04 | 2025-09-05 | 3 | 20.7 | 15.7 | 75.8 | PLACA | 21 | PLACA-21-3 | 2026-10-22 | NUEVO | 2026-10-22 | 9.45 | -5
23472 - TERRA PPTO C (MANZANA 4) | PL - 1249 | Outinord IND 1" | Concreto | Placa entre piso torre 1 eje 7 al 13 entre A - E apt 1706 , 1707 | 2025-09-02 | 2025-09-30 | 2025-10-08 | 28 | 20.7 | 29.4 | 142 | PLACA | 21 | PLACA-21-28 | 2026-10-22 | NUEVO | 2026-10-22 | 21 | 8.7
23472 - TERRA PPTO C (MANZANA 4) | PL - 1249 | Outinord IND 1" | Concreto | Placa entre piso torre 1 eje 7 al 13 entre A - E apt 1706 , 1707 | 2025-09-02 | 2025-09-30 | 2025-10-08 | 28 | 20.7 | 29.2 | 141.1 | PLACA | 21 | PLACA-21-28 | 2026-10-22 | NUEVO | 2026-10-22 | 21 | 8.5
23472 - TERRA PPTO C (MANZANA 4) | PL - 1249 | Outinord IND 1" | Concreto | Placa entre piso torre 1 eje 7 al 13 entre A - E apt 1706 , 1707 | 2025-09-02 | 2025-09-30 | 2025-10-08 | 28 | 20.7 | 29.1 | 140.6 | PLACA | 21 | PLACA-21-28 | 2026-10-22 | NUEVO | 2026-10-22 | 21 | 8.4
23472 - TERRA PPTO C (MANZANA 4) | PL - 1249 | Outinord IND 1" | Concreto | Placa entre piso torre 1 eje 7 al 13 entre A - E apt 1706 , 1707 | 2025-09-02 | 2025-09-16 | 2025-09-23 | 14 | 20.7 | 25.7 | 124.2 | PLACA | 21 | PLACA-21-14 | 2026-10-22 | NUEVO | 2026-10-22 | 16.24 | 5
23472 - TERRA PPTO C (MANZANA 4) | PL - 1249 | Outinord IND 1" | Concreto | Placa entre piso torre 1 eje 7 al 13 entre A - E apt 1706 , 1707 | 2025-09-02 | 2025-09-16 | 2025-09-23 | 14 | 20.7 | 25.5 | 123.2 | PLACA | 21 | PLACA-21-14 | 2026-10-22 | NUEVO | 2026-10-22 | 16.24 | 4.8
23472 - TERRA PPTO C (MANZANA 4) | PL - 1249 | Outinord IND 1" | Concreto | Placa entre piso torre 1 eje 7 al 13 entre A - E apt 1706 , 1707 | 2025-09-02 | 2025-09-09 | 2025-09-15 | 7 | 20.7 | 22.5 | 108.7 | PLACA | 21 | PLACA-21-7 | 2026-10-22 | NUEVO | 2026-10-22 | 13.86 | 1.8
23472 - TERRA PPTO C (MANZANA 4) | PL - 1249 | Outinord IND 1" | Concreto | Placa entre piso torre 1 eje 7 al 13 entre A - E apt 1706 , 1707 | 2025-09-02 | 2025-09-09 | 2025-09-15 | 7 | 20.7 | 22.3 | 107.7 | PLACA | 21 | PLACA-21-7 | 2026-10-22 | NUEVO | 2026-10-22 | 13.86 | 1.6
23472 - TERRA PPTO C (MANZANA 4) | PL - 1249 | Outinord IND 1" | Concreto | Placa entre piso torre 1 eje 7 al 13 entre A - E apt 1706 , 1707 | 2025-09-02 | 2025-09-05 | 2025-09-08 | 3 | 20.7 | 12.9 | 62.3 | PLACA | 21 | PLACA-21-3 | 2026-10-22 | NUEVO | 2026-10-22 | 9.45 | -7.8
23472 - TERRA PPTO C (MANZANA 4) | PL - 1249 | Outinord IND 1" | Concreto | Placa entre piso torre 1 eje 7 al 13 entre A - E apt 1706 , 1707 | 2025-09-02 | 2025-09-05 | 2025-09-08 | 3 | 20.7 | 12.8 | 61.8 | PLACA | 21 | PLACA-21-3 | 2026-10-22 | NUEVO | 2026-10-22 | 9.45 | -7.9
23472 - TERRA PPTO C (MANZANA 4) | PL - 1261 | Outinord IND 1" | Concreto | Placa entrepiso torre 1 eje 13 al 19 entre F - J apt 1810, 1811 | 2025-09-08 | 2025-10-06 | 2025-10-08 | 28 | 20.7 | 30.8 | 148.8 | PLACA | 21 | PLACA-21-28 | 2026-10-22 | NUEVO | 2026-10-22 | 21 | 10.1
23472 - TERRA PPTO C (MANZANA 4) | PL - 1261 | Outinord IND 1" | Concreto | Placa entrepiso torre 1 eje 13 al 19 entre F - J apt 1810, 1811 | 2025-09-08 | 2025-10-06 | 2025-10-08 | 28 | 20.7 | 31.6 | 152.7 | PLACA | 21 | PLACA-21-28 | 2026-10-22 | NUEVO | 2026-10-22 | 21 | 10.9
23472 - TERRA PPTO C (MANZANA 4) | PL - 1261 | Outinord IND 1" | Concreto | Placa entrepiso torre 1 eje 13 al 19 entre F - J apt 1810, 1811 | 2025-09-08 | 2025-10-06 | 2025-10-08 | 28 | 20.7 | 30.3 | 146.4 | PLACA | 21 | PLACA-21-28 | 2026-10-22 | NUEVO | 2026-10-22 | 21 | 9.6
23472 - TERRA PPTO C (MANZANA 4) | PL - 1261 | Outinord IND 1" | Concreto | Placa entrepiso torre 1 eje 13 al 19 entre F - J apt 1810, 1811 | 2025-09-08 | 2025-09-22 | 2025-09-25 | 14 | 20.7 | 28 | 135.3 | PLACA | 21 | PLACA-21-14 | 2026-10-22 | NUEVO | 2026-10-22 | 16.24 | 7.3
23472 - TERRA PPTO C (MANZANA 4) | PL - 1261 | Outinord IND 1" | Concreto | Placa entrepiso torre 1 eje 13 al 19 entre F - J apt 1810, 1811 | 2025-09-08 | 2025-09-22 | 2025-09-25 | 14 | 20.7 | 27 | 130.4 | PLACA | 21 | PLACA-21-14 | 2026-10-22 | NUEVO | 2026-10-22 | 16.24 | 6.3
23472 - TERRA PPTO C (MANZANA 4) | PL - 1261 | Outinord IND 1" | Concreto | Placa entrepiso torre 1 eje 13 al 19 entre F - J apt 1810, 1811 | 2025-09-08 | 2025-09-15 | 2025-09-23 | 7 | 20.7 | 24.8 | 119.8 | PLACA | 21 | PLACA-21-7 | 2026-10-22 | NUEVO | 2026-10-22 | 13.86 | 4.1
23472 - TERRA PPTO C (MANZANA 4) | PL - 1261 | Outinord IND 1" | Concreto | Placa entrepiso torre 1 eje 13 al 19 entre F - J apt 1810, 1811 | 2025-09-08 | 2025-09-15 | 2025-09-23 | 7 | 20.7 | 23.9 | 115.5 | PLACA | 21 | PLACA-21-7 | 2026-10-22 | NUEVO | 2026-10-22 | 13.86 | 3.2
23472 - TERRA PPTO C (MANZANA 4) | PL - 1261 | Outinord IND 1" | Concreto | Placa entrepiso torre 1 eje 13 al 19 entre F - J apt 1810, 1811 | 2025-09-08 | 2025-09-11 | 2025-09-15 | 3 | 20.7 | 16.8 | 81.2 | PLACA | 21 | PLACA-21-3 | 2026-10-22 | NUEVO | 2026-10-22 | 9.45 | -3.9
23472 - TERRA PPTO C (MANZANA 4) | PL - 1261 | Outinord IND 1" | Concreto | Placa entrepiso torre 1 eje 13 al 19 entre F - J apt 1810, 1811 | 2025-09-08 | 2025-09-11 | 2025-09-15 | 3 | 20.7 | 16.3 | 78.7 | PLACA | 21 | PLACA-21-3 | 2026-10-22 | NUEVO | 2026-10-22 | 9.45 | -4.4
23472 - TERRA PPTO C (MANZANA 4) | PL - 1263 | Outinord IND 1" | Concreto | Placa entrepiso torre 1 eje 6 al 13 entre A - E apt 1806, 1807 y escalera eje 17 al 19 entre D - E costado oriental piso 15 al piso 16 | 2025-09-09 | 2025-10-07 | 2025-10-08 | 28 | 20.7 | 29 | 140.1 | PLACA | 21 | PLACA-21-28 | 2026-10-22 | NUEVO | 2026-10-22 | 21 | 8.3
23472 - TERRA PPTO C (MANZANA 4) | PL - 1263 | Outinord IND 1" | Concreto | Placa entrepiso torre 1 eje 6 al 13 entre A - E apt 1806, 1807 y escalera eje 17 al 19 entre D - E costado oriental piso 15 al piso 16 | 2025-09-09 | 2025-10-07 | 2025-10-08 | 28 | 20.7 | 30 | 144.9 | PLACA | 21 | PLACA-21-28 | 2026-10-22 | NUEVO | 2026-10-22 | 21 | 9.3
23472 - TERRA PPTO C (MANZANA 4) | PL - 1263 | Outinord IND 1" | Concreto | Placa entrepiso torre 1 eje 6 al 13 entre A - E apt 1806, 1807 y escalera eje 17 al 19 entre D - E costado oriental piso 15 al piso 16 | 2025-09-09 | 2025-10-07 | 2025-10-08 | 28 | 20.7 | 29.7 | 143.5 | PLACA | 21 | PLACA-21-28 | 2026-10-22 | NUEVO | 2026-10-22 | 21 | 9
23472 - TERRA PPTO C (MANZANA 4) | PL - 1263 | Outinord IND 1" | Concreto | Placa entrepiso torre 1 eje 6 al 13 entre A - E apt 1806, 1807 y escalera eje 17 al 19 entre D - E costado oriental piso 15 al piso 16 | 2025-09-09 | 2025-09-23 | 2025-09-25 | 14 | 20.7 | 26.2 | 126.6 | PLACA | 21 | PLACA-21-14 | 2026-10-22 | NUEVO | 2026-10-22 | 16.24 | 5.5
23472 - TERRA PPTO C (MANZANA 4) | PL - 1263 | Outinord IND 1" | Concreto | Placa entrepiso torre 1 eje 6 al 13 entre A - E apt 1806, 1807 y escalera eje 17 al 19 entre D - E costado oriental piso 15 al piso 16 | 2025-09-09 | 2025-09-23 | 2025-09-25 | 14 | 20.7 | 25 | 120.8 | PLACA | 21 | PLACA-21-14 | 2026-10-22 | NUEVO | 2026-10-22 | 16.24 | 4.3
23472 - TERRA PPTO C (MANZANA 4) | PL - 1263 | Outinord IND 1" | Concreto | Placa entrepiso torre 1 eje 6 al 13 entre A - E apt 1806, 1807 y escalera eje 17 al 19 entre D - E costado oriental piso 15 al piso 16 | 2025-09-09 | 2025-09-16 | 2025-09-23 | 7 | 20.7 | 21.2 | 102.4 | PLACA | 21 | PLACA-21-7 | 2026-10-22 | NUEVO | 2026-10-22 | 13.86 | 0.5
23472 - TERRA PPTO C (MANZANA 4) | PL - 1263 | Outinord IND 1" | Concreto | Placa entrepiso torre 1 eje 6 al 13 entre A - E apt 1806, 1807 y escalera eje 17 al 19 entre D - E costado oriental piso 15 al piso 16 | 2025-09-09 | 2025-09-16 | 2025-09-23 | 7 | 20.7 | 20.5 | 99 | PLACA | 21 | PLACA-21-7 | 2026-10-22 | NUEVO | 2026-10-22 | 13.86 | -0.2
23472 - TERRA PPTO C (MANZANA 4) | PL - 1263 | Outinord IND 1" | Concreto | Placa entrepiso torre 1 eje 6 al 13 entre A - E apt 1806, 1807 y escalera eje 17 al 19 entre D - E costado oriental piso 15 al piso 16 | 2025-09-09 | 2025-09-12 | 2025-09-15 | 3 | 20.7 | 13.3 | 64.3 | PLACA | 21 | PLACA-21-3 | 2026-10-22 | NUEVO | 2026-10-22 | 9.45 | -7.4
23472 - TERRA PPTO C (MANZANA 4) | PL - 1263 | Outinord IND 1" | Concreto | Placa entrepiso torre 1 eje 6 al 13 entre A - E apt 1806, 1807 y escalera eje 17 al 19 entre D - E costado oriental piso 15 al piso 16 | 2025-09-09 | 2025-09-12 | 2025-09-15 | 3 | 20.7 | 12.8 | 61.8 | PLACA | 21 | PLACA-21-3 | 2026-10-22 | NUEVO | 2026-10-22 | 9.45 | -7.9
23472 - TERRA PPTO C (MANZANA 4) | PL - 1268 | Outinord IND 1" | Concreto | Salon Comunal Placa Sobrerecorrido Ascensor eje 3 al 4 entreA - B | 2025-09-17 | 2025-10-15 | 2025-10-24 | 28 | 27.6 | 39.2 | 142 | PLACA | 28 | PLACA-28-28 | 2026-10-22 | NUEVO | 2026-10-22 | 28 | 11.6
23472 - TERRA PPTO C (MANZANA 4) | PL - 1268 | Outinord IND 1" | Concreto | Salon Comunal Placa Sobrerecorrido Ascensor eje 3 al 4 entreA - B | 2025-09-17 | 2025-10-15 | 2025-10-24 | 28 | 27.6 | 38.8 | 140.6 | PLACA | 28 | PLACA-28-28 | 2026-10-22 | NUEVO | 2026-10-22 | 28 | 11.2
23472 - TERRA PPTO C (MANZANA 4) | PL - 1268 | Outinord IND 1" | Concreto | Salon Comunal Placa Sobrerecorrido Ascensor eje 3 al 4 entreA - B | 2025-09-17 | 2025-10-15 | 2025-10-24 | 28 | 27.6 | 38.4 | 139.1 | PLACA | 28 | PLACA-28-28 | 2026-10-22 | NUEVO | 2026-10-22 | 28 | 10.8
23472 - TERRA PPTO C (MANZANA 4) | PL - 1268 | Outinord IND 1" | Concreto | Salon Comunal Placa Sobrerecorrido Ascensor eje 3 al 4 entreA - B | 2025-09-17 | 2025-10-01 | 2025-10-08 | 14 | 27.6 | 33.6 | 121.7 | PLACA | 28 | PLACA-28-14 | 2026-10-22 | NUEVO | 2026-10-22 | 21.65 | 6
23472 - TERRA PPTO C (MANZANA 4) | PL - 1268 | Outinord IND 1" | Concreto | Salon Comunal Placa Sobrerecorrido Ascensor eje 3 al 4 entreA - B | 2025-09-17 | 2025-10-01 | 2025-10-08 | 14 | 27.6 | 33.7 | 122.1 | PLACA | 28 | PLACA-28-14 | 2026-10-22 | NUEVO | 2026-10-22 | 21.65 | 6.1
23472 - TERRA PPTO C (MANZANA 4) | PL - 1268 | Outinord IND 1" | Concreto | Salon Comunal Placa Sobrerecorrido Ascensor eje 3 al 4 entreA - B | 2025-09-17 | 2025-09-24 | 2025-09-25 | 7 | 27.6 | 29.6 | 107.2 | PLACA | 28 | PLACA-28-7 | 2026-10-22 | NUEVO | 2026-10-22 | 18.48 | 2
23472 - TERRA PPTO C (MANZANA 4) | PL - 1268 | Outinord IND 1" | Concreto | Salon Comunal Placa Sobrerecorrido Ascensor eje 3 al 4 entreA - B | 2025-09-17 | 2025-09-24 | 2025-09-25 | 7 | 27.6 | 29.2 | 105.8 | PLACA | 28 | PLACA-28-7 | 2026-10-22 | NUEVO | 2026-10-22 | 18.48 | 1.6
23472 - TERRA PPTO C (MANZANA 4) | PL - 1268 | Outinord IND 1" | Concreto | Salon Comunal Placa Sobrerecorrido Ascensor eje 3 al 4 entreA - B | 2025-09-17 | 2025-09-20 | 2025-09-25 | 3 | 27.6 | 26.6 | 96.4 | PLACA | 28 | PLACA-28-3 | 2026-10-22 | NUEVO | 2026-10-22 | 12.6 | -1
23472 - TERRA PPTO C (MANZANA 4) | PL - 1268 | Outinord IND 1" | Concreto | Salon Comunal Placa Sobrerecorrido Ascensor eje 3 al 4 entreA - B | 2025-09-17 | 2025-09-20 | 2025-09-25 | 3 | 27.6 | 25.7 | 93.1 | PLACA | 28 | PLACA-28-3 | 2026-10-22 | NUEVO | 2026-10-22 | 12.6 | -1.9
23472 - TERRA PPTO C (MANZANA 4) | PL - 1272 | Outinord IND 1" | Concreto | Placa entrepiso torre 1 eje 1 al 7 entre F - J Apt 1802 , 1803 y escalera eje 1 al 2 entre D - G Costado occidental piso 15 al piso 16 | 2025-09-20 | 2025-10-18 | 2025-10-24 | 28 | 20.7 | 33.6 | 162.3 | PLACA | 21 | PLACA-21-28 | 2026-10-22 | NUEVO | 2026-10-22 | 21 | 12.9
23472 - TERRA PPTO C (MANZANA 4) | PL - 1272 | Outinord IND 1" | Concreto | Placa entrepiso torre 1 eje 1 al 7 entre F - J Apt 1802 , 1803 y escalera eje 1 al 2 entre D - G Costado occidental piso 15 al piso 16 | 2025-09-20 | 2025-10-18 | 2025-10-24 | 28 | 20.7 | 32.5 | 157 | PLACA | 21 | PLACA-21-28 | 2026-10-22 | NUEVO | 2026-10-22 | 21 | 11.8
23472 - TERRA PPTO C (MANZANA 4) | PL - 1272 | Outinord IND 1" | Concreto | Placa entrepiso torre 1 eje 1 al 7 entre F - J Apt 1802 , 1803 y escalera eje 1 al 2 entre D - G Costado occidental piso 15 al piso 16 | 2025-09-20 | 2025-10-18 | 2025-10-24 | 28 | 20.7 | 31.9 | 154.1 | PLACA | 21 | PLACA-21-28 | 2026-10-22 | NUEVO | 2026-10-22 | 21 | 11.2
23472 - TERRA PPTO C (MANZANA 4) | PL - 1272 | Outinord IND 1" | Concreto | Placa entrepiso torre 1 eje 1 al 7 entre F - J Apt 1802 , 1803 y escalera eje 1 al 2 entre D - G Costado occidental piso 15 al piso 16 | 2025-09-20 | 2025-10-04 | 2025-10-08 | 14 | 20.7 | 27.9 | 134.8 | PLACA | 21 | PLACA-21-14 | 2026-10-22 | NUEVO | 2026-10-22 | 16.24 | 7.2
23472 - TERRA PPTO C (MANZANA 4) | PL - 1272 | Outinord IND 1" | Concreto | Placa entrepiso torre 1 eje 1 al 7 entre F - J Apt 1802 , 1803 y escalera eje 1 al 2 entre D - G Costado occidental piso 15 al piso 16 | 2025-09-20 | 2025-10-04 | 2025-10-08 | 14 | 20.7 | 27.6 | 133.3 | PLACA | 21 | PLACA-21-14 | 2026-10-22 | NUEVO | 2026-10-22 | 16.24 | 6.9
23472 - TERRA PPTO C (MANZANA 4) | PL - 1272 | Outinord IND 1" | Concreto | Placa entrepiso torre 1 eje 1 al 7 entre F - J Apt 1802 , 1803 y escalera eje 1 al 2 entre D - G Costado occidental piso 15 al piso 16 | 2025-09-20 | 2025-09-27 | 2025-09-30 | 7 | 20.7 | 23.8 | 115 | PLACA | 21 | PLACA-21-7 | 2026-10-22 | NUEVO | 2026-10-22 | 13.86 | 3.1
23472 - TERRA PPTO C (MANZANA 4) | PL - 1272 | Outinord IND 1" | Concreto | Placa entrepiso torre 1 eje 1 al 7 entre F - J Apt 1802 , 1803 y escalera eje 1 al 2 entre D - G Costado occidental piso 15 al piso 16 | 2025-09-20 | 2025-09-27 | 2025-09-30 | 7 | 20.7 | 23.2 | 112.1 | PLACA | 21 | PLACA-21-7 | 2026-10-22 | NUEVO | 2026-10-22 | 13.86 | 2.5
23472 - TERRA PPTO C (MANZANA 4) | PL - 1272 | Outinord IND 1" | Concreto | Placa entrepiso torre 1 eje 1 al 7 entre F - J Apt 1802 , 1803 y escalera eje 1 al 2 entre D - G Costado occidental piso 15 al piso 16 | 2025-09-20 | 2025-09-23 | 2025-09-25 | 3 | 20.7 | 19.7 | 95.2 | PLACA | 21 | PLACA-21-3 | 2026-10-22 | NUEVO | 2026-10-22 | 9.45 | -1
23472 - TERRA PPTO C (MANZANA 4) | PL - 1272 | Outinord IND 1" | Concreto | Placa entrepiso torre 1 eje 1 al 7 entre F - J Apt 1802 , 1803 y escalera eje 1 al 2 entre D - G Costado occidental piso 15 al piso 16 | 2025-09-20 | 2025-09-23 | 2025-09-25 | 3 | 20.7 | 19.6 | 94.7 | PLACA | 21 | PLACA-21-3 | 2026-10-22 | NUEVO | 2026-10-22 | 9.45 | -1.1
23472 - TERRA PPTO C (MANZANA 4) | PL - 1275 | Outinord IND 1" | Concreto | Placa entrepiso torre 1 eje 13 al 19 entre A - E apt. 1908, 1909 | 2025-09-22 | 2025-10-20 | 2025-10-24 | 28 | 20.7 | 27.8 | 134.3 | PLACA | 21 | PLACA-21-28 | 2026-10-22 | NUEVO | 2026-10-22 | 21 | 7.1
23472 - TERRA PPTO C (MANZANA 4) | PL - 1275 | Outinord IND 1" | Concreto | Placa entrepiso torre 1 eje 13 al 19 entre A - E apt. 1908, 1909 | 2025-09-22 | 2025-10-20 | 2025-10-24 | 28 | 20.7 | 28 | 135.3 | PLACA | 21 | PLACA-21-28 | 2026-10-22 | NUEVO | 2026-10-22 | 21 | 7.3
23472 - TERRA PPTO C (MANZANA 4) | PL - 1275 | Outinord IND 1" | Concreto | Placa entrepiso torre 1 eje 13 al 19 entre A - E apt. 1908, 1909 | 2025-09-22 | 2025-10-20 | 2025-10-24 | 28 | 20.7 | 28.6 | 138.2 | PLACA | 21 | PLACA-21-28 | 2026-10-22 | NUEVO | 2026-10-22 | 21 | 7.9
23472 - TERRA PPTO C (MANZANA 4) | PL - 1275 | Outinord IND 1" | Concreto | Placa entrepiso torre 1 eje 13 al 19 entre A - E apt. 1908, 1909 | 2025-09-22 | 2025-10-06 | 2025-10-08 | 14 | 20.7 | 25.1 | 121.3 | PLACA | 21 | PLACA-21-14 | 2026-10-22 | NUEVO | 2026-10-22 | 16.24 | 4.4
23472 - TERRA PPTO C (MANZANA 4) | PL - 1275 | Outinord IND 1" | Concreto | Placa entrepiso torre 1 eje 13 al 19 entre A - E apt. 1908, 1909 | 2025-09-22 | 2025-10-06 | 2025-10-08 | 14 | 20.7 | 24 | 115.9 | PLACA | 21 | PLACA-21-14 | 2026-10-22 | NUEVO | 2026-10-22 | 16.24 | 3.3
23472 - TERRA PPTO C (MANZANA 4) | PL - 1275 | Outinord IND 1" | Concreto | Placa entrepiso torre 1 eje 13 al 19 entre A - E apt. 1908, 1909 | 2025-09-22 | 2025-09-29 | 2025-09-30 | 7 | 20.7 | 21 | 101.4 | PLACA | 21 | PLACA-21-7 | 2026-10-22 | NUEVO | 2026-10-22 | 13.86 | 0.3
23472 - TERRA PPTO C (MANZANA 4) | PL - 1275 | Outinord IND 1" | Concreto | Placa entrepiso torre 1 eje 13 al 19 entre A - E apt. 1908, 1909 | 2025-09-22 | 2025-09-29 | 2025-09-30 | 7 | 20.7 | 20.8 | 100.5 | PLACA | 21 | PLACA-21-7 | 2026-10-22 | NUEVO | 2026-10-22 | 13.86 | 0.1
23472 - TERRA PPTO C (MANZANA 4) | PL - 1275 | Outinord IND 1" | Concreto | Placa entrepiso torre 1 eje 13 al 19 entre A - E apt. 1908, 1909 | 2025-09-22 | 2025-09-25 | 2025-09-30 | 3 | 20.7 | 18.2 | 87.9 | PLACA | 21 | PLACA-21-3 | 2026-10-22 | NUEVO | 2026-10-22 | 9.45 | -2.5
23472 - TERRA PPTO C (MANZANA 4) | PL - 1275 | Outinord IND 1" | Concreto | Placa entrepiso torre 1 eje 13 al 19 entre A - E apt. 1908, 1909 | 2025-09-22 | 2025-09-25 | 2025-09-30 | 3 | 20.7 | 17.3 | 83.6 | PLACA | 21 | PLACA-21-3 | 2026-10-22 | NUEVO | 2026-10-22 | 9.45 | -3.4
23472 - TERRA PPTO C (MANZANA 4) | PL - 1277 | Outinord IND 1" | Concreto | Placa entre piso torre 1 eje 13 al 19 entre F - J apt 1910 , 1911 y escalera eje 1 al 2 entre D - G costado occidental piso 16 al piso 17 | 2025-09-23 | 2025-10-21 | 2025-10-24 | 28 | 20.7 | 27.5 | 132.9 | PLACA | 21 | PLACA-21-28 | 2026-10-22 | NUEVO | 2026-10-22 | 21 | 6.8
23472 - TERRA PPTO C (MANZANA 4) | PL - 1277 | Outinord IND 1" | Concreto | Placa entre piso torre 1 eje 13 al 19 entre F - J apt 1910 , 1911 y escalera eje 1 al 2 entre D - G costado occidental piso 16 al piso 17 | 2025-09-23 | 2025-10-21 | 2025-10-24 | 28 | 20.7 | 27 | 130.4 | PLACA | 21 | PLACA-21-28 | 2026-10-22 | NUEVO | 2026-10-22 | 21 | 6.3
23472 - TERRA PPTO C (MANZANA 4) | PL - 1277 | Outinord IND 1" | Concreto | Placa entre piso torre 1 eje 13 al 19 entre F - J apt 1910 , 1911 y escalera eje 1 al 2 entre D - G costado occidental piso 16 al piso 17 | 2025-09-23 | 2025-10-21 | 2025-10-24 | 28 | 20.7 | 26.3 | 127.1 | PLACA | 21 | PLACA-21-28 | 2026-10-22 | NUEVO | 2026-10-22 | 21 | 5.6
23472 - TERRA PPTO C (MANZANA 4) | PL - 1277 | Outinord IND 1" | Concreto | Placa entre piso torre 1 eje 13 al 19 entre F - J apt 1910 , 1911 y escalera eje 1 al 2 entre D - G costado occidental piso 16 al piso 17 | 2025-09-23 | 2025-10-07 | 2025-10-08 | 14 | 20.7 | 23.6 | 114 | PLACA | 21 | PLACA-21-14 | 2026-10-22 | NUEVO | 2026-10-22 | 16.24 | 2.9
23472 - TERRA PPTO C (MANZANA 4) | PL - 1277 | Outinord IND 1" | Concreto | Placa entre piso torre 1 eje 13 al 19 entre F - J apt 1910 , 1911 y escalera eje 1 al 2 entre D - G costado occidental piso 16 al piso 17 | 2025-09-23 | 2025-10-07 | 2025-10-08 | 14 | 20.7 | 23.3 | 112.6 | PLACA | 21 | PLACA-21-14 | 2026-10-22 | NUEVO | 2026-10-22 | 16.24 | 2.6
23472 - TERRA PPTO C (MANZANA 4) | PL - 1277 | Outinord IND 1" | Concreto | Placa entre piso torre 1 eje 13 al 19 entre F - J apt 1910 , 1911 y escalera eje 1 al 2 entre D - G costado occidental piso 16 al piso 17 | 2025-09-23 | 2025-09-30 | 2025-10-08 | 7 | 20.7 | 19.9 | 96.1 | PLACA | 21 | PLACA-21-7 | 2026-10-22 | NUEVO | 2026-10-22 | 13.86 | -0.8
23472 - TERRA PPTO C (MANZANA 4) | PL - 1277 | Outinord IND 1" | Concreto | Placa entre piso torre 1 eje 13 al 19 entre F - J apt 1910 , 1911 y escalera eje 1 al 2 entre D - G costado occidental piso 16 al piso 17 | 2025-09-23 | 2025-09-30 | 2025-10-08 | 7 | 20.7 | 20.2 | 97.6 | PLACA | 21 | PLACA-21-7 | 2026-10-22 | NUEVO | 2026-10-22 | 13.86 | -0.5
23472 - TERRA PPTO C (MANZANA 4) | PL - 1277 | Outinord IND 1" | Concreto | Placa entre piso torre 1 eje 13 al 19 entre F - J apt 1910 , 1911 y escalera eje 1 al 2 entre D - G costado occidental piso 16 al piso 17 | 2025-09-23 | 2025-09-26 | 2025-09-30 | 3 | 20.7 | 17.3 | 83.6 | PLACA | 21 | PLACA-21-3 | 2026-10-22 | NUEVO | 2026-10-22 | 9.45 | -3.4
23472 - TERRA PPTO C (MANZANA 4) | PL - 1277 | Outinord IND 1" | Concreto | Placa entre piso torre 1 eje 13 al 19 entre F - J apt 1910 , 1911 y escalera eje 1 al 2 entre D - G costado occidental piso 16 al piso 17 | 2025-09-23 | 2025-09-26 | 2025-09-30 | 3 | 20.7 | 16.7 | 80.7 | PLACA | 21 | PLACA-21-3 | 2026-10-22 | NUEVO | 2026-10-22 | 9.45 | -4
23472 - TERRA PPTO C (MANZANA 4) | PL - 1279 | Outinord IND 1" | Concreto | Placa entre piso torre 1 eje 6 al 13 entre A - E apt 1906 , 1907 | 2025-09-24 | 2025-10-22 | 2025-10-24 | 28 | 20.7 | 34 | 164.3 | PLACA | 21 | PLACA-21-28 | 2026-10-22 | NUEVO | 2026-10-22 | 21 | 13.3
23472 - TERRA PPTO C (MANZANA 4) | PL - 1279 | Outinord IND 1" | Concreto | Placa entre piso torre 1 eje 6 al 13 entre A - E apt 1906 , 1907 | 2025-09-24 | 2025-10-22 | 2025-10-24 | 28 | 20.7 | 33.1 | 159.9 | PLACA | 21 | PLACA-21-28 | 2026-10-22 | NUEVO | 2026-10-22 | 21 | 12.4
23472 - TERRA PPTO C (MANZANA 4) | PL - 1279 | Outinord IND 1" | Concreto | Placa entre piso torre 1 eje 6 al 13 entre A - E apt 1906 , 1907 | 2025-09-24 | 2025-10-22 | 2025-10-24 | 28 | 20.7 | 32.5 | 157 | PLACA | 21 | PLACA-21-28 | 2026-10-22 | NUEVO | 2026-10-22 | 21 | 11.8
23472 - TERRA PPTO C (MANZANA 4) | PL - 1279 | Outinord IND 1" | Concreto | Placa entre piso torre 1 eje 6 al 13 entre A - E apt 1906 , 1907 | 2025-09-24 | 2025-10-08 | 2025-10-13 | 14 | 20.7 | 28.9 | 139.6 | PLACA | 21 | PLACA-21-14 | 2026-10-22 | NUEVO | 2026-10-22 | 16.24 | 8.2
23472 - TERRA PPTO C (MANZANA 4) | PL - 1279 | Outinord IND 1" | Concreto | Placa entre piso torre 1 eje 6 al 13 entre A - E apt 1906 , 1907 | 2025-09-24 | 2025-10-08 | 2025-10-13 | 14 | 20.7 | 29 | 140.1 | PLACA | 21 | PLACA-21-14 | 2026-10-22 | NUEVO | 2026-10-22 | 16.24 | 8.3
23472 - TERRA PPTO C (MANZANA 4) | PL - 1279 | Outinord IND 1" | Concreto | Placa entre piso torre 1 eje 6 al 13 entre A - E apt 1906 , 1907 | 2025-09-24 | 2025-10-01 | 2025-10-08 | 7 | 20.7 | 25.8 | 124.6 | PLACA | 21 | PLACA-21-7 | 2026-10-22 | NUEVO | 2026-10-22 | 13.86 | 5.1
23472 - TERRA PPTO C (MANZANA 4) | PL - 1279 | Outinord IND 1" | Concreto | Placa entre piso torre 1 eje 6 al 13 entre A - E apt 1906 , 1907 | 2025-09-24 | 2025-10-01 | 2025-10-08 | 7 | 20.7 | 25.4 | 122.7 | PLACA | 21 | PLACA-21-7 | 2026-10-22 | NUEVO | 2026-10-22 | 13.86 | 4.7
23472 - TERRA PPTO C (MANZANA 4) | PL - 1279 | Outinord IND 1" | Concreto | Placa entre piso torre 1 eje 6 al 13 entre A - E apt 1906 , 1907 | 2025-09-24 | 2025-09-27 | 2025-09-30 | 3 | 20.7 | 21.7 | 104.8 | PLACA | 21 | PLACA-21-3 | 2026-10-22 | NUEVO | 2026-10-22 | 9.45 | 1
23472 - TERRA PPTO C (MANZANA 4) | PL - 1279 | Outinord IND 1" | Concreto | Placa entre piso torre 1 eje 6 al 13 entre A - E apt 1906 , 1907 | 2025-09-24 | 2025-09-27 | 2025-09-30 | 3 | 20.7 | 21.5 | 103.9 | PLACA | 21 | PLACA-21-3 | 2026-10-22 | NUEVO | 2026-10-22 | 9.45 | 0.8
23472 - TERRA PPTO C (MANZANA 4) | PL - 1281 | Outinord IND 1" | Concreto | Placa entre piso torre 1 eje 6 al 13 entre F - G apt 1901 , 1912 y placa de fosos de ascensores | 2025-09-25 | 2025-10-23 | 2025-10-24 | 28 | 20.7 | 33.7 | 162.8 | PLACA | 21 | PLACA-21-28 | 2026-10-22 | NUEVO | 2026-10-22 | 21 | 13
23472 - TERRA PPTO C (MANZANA 4) | PL - 1281 | Outinord IND 1" | Concreto | Placa entre piso torre 1 eje 6 al 13 entre F - G apt 1901 , 1912 y placa de fosos de ascensores | 2025-09-25 | 2025-10-23 | 2025-10-24 | 28 | 20.7 | 32.5 | 157 | PLACA | 21 | PLACA-21-28 | 2026-10-22 | NUEVO | 2026-10-22 | 21 | 11.8
23472 - TERRA PPTO C (MANZANA 4) | PL - 1281 | Outinord IND 1" | Concreto | Placa entre piso torre 1 eje 6 al 13 entre F - G apt 1901 , 1912 y placa de fosos de ascensores | 2025-09-25 | 2025-10-23 | 2025-10-24 | 28 | 20.7 | 32.9 | 158.9 | PLACA | 21 | PLACA-21-28 | 2026-10-22 | NUEVO | 2026-10-22 | 21 | 12.2
23472 - TERRA PPTO C (MANZANA 4) | PL - 1281 | Outinord IND 1" | Concreto | Placa entre piso torre 1 eje 6 al 13 entre F - G apt 1901 , 1912 y placa de fosos de ascensores | 2025-09-25 | 2025-10-09 | 2025-10-13 | 14 | 20.7 | 28.5 | 137.7 | PLACA | 21 | PLACA-21-14 | 2026-10-22 | NUEVO | 2026-10-22 | 16.24 | 7.8
23472 - TERRA PPTO C (MANZANA 4) | PL - 1281 | Outinord IND 1" | Concreto | Placa entre piso torre 1 eje 6 al 13 entre F - G apt 1901 , 1912 y placa de fosos de ascensores | 2025-09-25 | 2025-10-09 | 2025-10-13 | 14 | 20.7 | 28.7 | 138.6 | PLACA | 21 | PLACA-21-14 | 2026-10-22 | NUEVO | 2026-10-22 | 16.24 | 8
23472 - TERRA PPTO C (MANZANA 4) | PL - 1281 | Outinord IND 1" | Concreto | Placa entre piso torre 1 eje 6 al 13 entre F - G apt 1901 , 1912 y placa de fosos de ascensores | 2025-09-25 | 2025-10-02 | 2025-10-08 | 7 | 20.7 | 24.5 | 118.4 | PLACA | 21 | PLACA-21-7 | 2026-10-22 | NUEVO | 2026-10-22 | 13.86 | 3.8
23472 - TERRA PPTO C (MANZANA 4) | PL - 1281 | Outinord IND 1" | Concreto | Placa entre piso torre 1 eje 6 al 13 entre F - G apt 1901 , 1912 y placa de fosos de ascensores | 2025-09-25 | 2025-10-02 | 2025-10-08 | 7 | 20.7 | 24.8 | 119.8 | PLACA | 21 | PLACA-21-7 | 2026-10-22 | NUEVO | 2026-10-22 | 13.86 | 4.1
23472 - TERRA PPTO C (MANZANA 4) | PL - 1281 | Outinord IND 1" | Concreto | Placa entre piso torre 1 eje 6 al 13 entre F - G apt 1901 , 1912 y placa de fosos de ascensores | 2025-09-25 | 2025-09-28 | 2025-09-30 | 3 | 20.7 | 18.9 | 91.3 | PLACA | 21 | PLACA-21-3 | 2026-10-22 | NUEVO | 2026-10-22 | 9.45 | -1.8
23472 - TERRA PPTO C (MANZANA 4) | PL - 1281 | Outinord IND 1" | Concreto | Placa entre piso torre 1 eje 6 al 13 entre F - G apt 1901 , 1912 y placa de fosos de ascensores | 2025-09-25 | 2025-09-28 | 2025-09-30 | 3 | 20.7 | 18.7 | 90.3 | PLACA | 21 | PLACA-21-3 | 2026-10-22 | NUEVO | 2026-10-22 | 9.45 | -2
23472 - TERRA PPTO C (MANZANA 4) | PL - 1283 | Outinord IND 1" | Concreto | Placa Entrepiso Torre 1 Eje 1 al 5 entreA - E Apt 1904 , 1905 | 2025-09-26 | 2025-10-24 | 2025-10-30 | 28 | 20.7 | 30.7 | 148.3 | PLACA | 21 | PLACA-21-28 | 2026-10-22 | NUEVO | 2026-10-22 | 21 | 10
23472 - TERRA PPTO C (MANZANA 4) | PL - 1283 | Outinord IND 1" | Concreto | Placa Entrepiso Torre 1 Eje 1 al 5 entreA - E Apt 1904 , 1905 | 2025-09-26 | 2025-10-24 | 2025-10-30 | 28 | 20.7 | 30.6 | 147.8 | PLACA | 21 | PLACA-21-28 | 2026-10-22 | NUEVO | 2026-10-22 | 21 | 9.9
23472 - TERRA PPTO C (MANZANA 4) | PL - 1283 | Outinord IND 1" | Concreto | Placa Entrepiso Torre 1 Eje 1 al 5 entreA - E Apt 1904 , 1905 | 2025-09-26 | 2025-10-24 | 2025-10-30 | 28 | 20.7 | 30.4 | 146.9 | PLACA | 21 | PLACA-21-28 | 2026-10-22 | NUEVO | 2026-10-22 | 21 | 9.7
23472 - TERRA PPTO C (MANZANA 4) | PL - 1283 | Outinord IND 1" | Concreto | Placa Entrepiso Torre 1 Eje 1 al 5 entreA - E Apt 1904 , 1905 | 2025-09-26 | 2025-10-10 | 2025-10-15 | 14 | 20.7 | 26.5 | 128 | PLACA | 21 | PLACA-21-14 | 2026-10-22 | NUEVO | 2026-10-22 | 16.24 | 5.8
23472 - TERRA PPTO C (MANZANA 4) | PL - 1283 | Outinord IND 1" | Concreto | Placa Entrepiso Torre 1 Eje 1 al 5 entreA - E Apt 1904 , 1905 | 2025-09-26 | 2025-10-10 | 2025-10-15 | 14 | 20.7 | 26.9 | 130 | PLACA | 21 | PLACA-21-14 | 2026-10-22 | NUEVO | 2026-10-22 | 16.24 | 6.2
23472 - TERRA PPTO C (MANZANA 4) | PL - 1283 | Outinord IND 1" | Concreto | Placa Entrepiso Torre 1 Eje 1 al 5 entreA - E Apt 1904 , 1905 | 2025-09-26 | 2025-10-03 | 2025-10-08 | 7 | 20.7 | 23.1 | 111.6 | PLACA | 21 | PLACA-21-7 | 2026-10-22 | NUEVO | 2026-10-22 | 13.86 | 2.4
23472 - TERRA PPTO C (MANZANA 4) | PL - 1283 | Outinord IND 1" | Concreto | Placa Entrepiso Torre 1 Eje 1 al 5 entreA - E Apt 1904 , 1905 | 2025-09-26 | 2025-10-03 | 2025-10-08 | 7 | 20.7 | 24 | 115.9 | PLACA | 21 | PLACA-21-7 | 2026-10-22 | NUEVO | 2026-10-22 | 13.86 | 3.3
23472 - TERRA PPTO C (MANZANA 4) | PL - 1283 | Outinord IND 1" | Concreto | Placa Entrepiso Torre 1 Eje 1 al 5 entreA - E Apt 1904 , 1905 | 2025-09-26 | 2025-09-30 | 2025-10-08 | 4 | 20.7 | 17.2 | 83.1 | PLACA | 21 | PLACA-21-4 | 2026-10-22 | NUEVO | 2026-10-22 | 10.55 | -3.5
23472 - TERRA PPTO C (MANZANA 4) | PL - 1283 | Outinord IND 1" | Concreto | Placa Entrepiso Torre 1 Eje 1 al 5 entreA - E Apt 1904 , 1905 | 2025-09-26 | 2025-09-30 | 2025-10-08 | 4 | 20.7 | 16.4 | 79.2 | PLACA | 21 | PLACA-21-4 | 2026-10-22 | NUEVO | 2026-10-22 | 10.55 | -4.3
23472 - TERRA PPTO C (MANZANA 4) | PL - 1285 | Outinord IND 1" | Concreto | Placa Entrepiso eje 1 al 5 entre F - J Apt 1902, 1903 y escalera eje 1 al 2 entre D - G costado occidental piso 17 al piso 18 | 2025-09-27 | 2025-10-25 | 2025-10-30 | 28 | 20.7 | 31 | 149.8 | PLACA | 21 | PLACA-21-28 | 2026-10-22 | NUEVO | 2026-10-22 | 21 | 10.3
23472 - TERRA PPTO C (MANZANA 4) | PL - 1285 | Outinord IND 1" | Concreto | Placa Entrepiso eje 1 al 5 entre F - J Apt 1902, 1903 y escalera eje 1 al 2 entre D - G costado occidental piso 17 al piso 18 | 2025-09-27 | 2025-10-25 | 2025-10-30 | 28 | 20.7 | 30 | 144.9 | PLACA | 21 | PLACA-21-28 | 2026-10-22 | NUEVO | 2026-10-22 | 21 | 9.3
23472 - TERRA PPTO C (MANZANA 4) | PL - 1285 | Outinord IND 1" | Concreto | Placa Entrepiso eje 1 al 5 entre F - J Apt 1902, 1903 y escalera eje 1 al 2 entre D - G costado occidental piso 17 al piso 18 | 2025-09-27 | 2025-10-25 | 2025-10-30 | 28 | 20.7 | 30.4 | 146.9 | PLACA | 21 | PLACA-21-28 | 2026-10-22 | NUEVO | 2026-10-22 | 21 | 9.7
23472 - TERRA PPTO C (MANZANA 4) | PL - 1285 | Outinord IND 1" | Concreto | Placa Entrepiso eje 1 al 5 entre F - J Apt 1902, 1903 y escalera eje 1 al 2 entre D - G costado occidental piso 17 al piso 18 | 2025-09-27 | 2025-10-11 | 2025-10-15 | 14 | 20.7 | 25.1 | 121.3 | PLACA | 21 | PLACA-21-14 | 2026-10-22 | NUEVO | 2026-10-22 | 16.24 | 4.4
23472 - TERRA PPTO C (MANZANA 4) | PL - 1285 | Outinord IND 1" | Concreto | Placa Entrepiso eje 1 al 5 entre F - J Apt 1902, 1903 y escalera eje 1 al 2 entre D - G costado occidental piso 17 al piso 18 | 2025-09-27 | 2025-10-11 | 2025-10-15 | 14 | 20.7 | 24.3 | 117.4 | PLACA | 21 | PLACA-21-14 | 2026-10-22 | NUEVO | 2026-10-22 | 16.24 | 3.6
23472 - TERRA PPTO C (MANZANA 4) | PL - 1285 | Outinord IND 1" | Concreto | Placa Entrepiso eje 1 al 5 entre F - J Apt 1902, 1903 y escalera eje 1 al 2 entre D - G costado occidental piso 17 al piso 18 | 2025-09-27 | 2025-10-04 | 2025-10-08 | 7 | 20.7 | 21.7 | 104.8 | PLACA | 21 | PLACA-21-7 | 2026-10-22 | NUEVO | 2026-10-22 | 13.86 | 1
23472 - TERRA PPTO C (MANZANA 4) | PL - 1285 | Outinord IND 1" | Concreto | Placa Entrepiso eje 1 al 5 entre F - J Apt 1902, 1903 y escalera eje 1 al 2 entre D - G costado occidental piso 17 al piso 18 | 2025-09-27 | 2025-10-04 | 2025-10-08 | 7 | 20.7 | 21.4 | 103.4 | PLACA | 21 | PLACA-21-7 | 2026-10-22 | NUEVO | 2026-10-22 | 13.86 | 0.7
23472 - TERRA PPTO C (MANZANA 4) | PL - 1285 | Outinord IND 1" | Concreto | Placa Entrepiso eje 1 al 5 entre F - J Apt 1902, 1903 y escalera eje 1 al 2 entre D - G costado occidental piso 17 al piso 18 | 2025-09-27 | 2025-09-30 | 2025-10-08 | 3 | 20.7 | 17.5 | 84.5 | PLACA | 21 | PLACA-21-3 | 2026-10-22 | NUEVO | 2026-10-22 | 9.45 | -3.2
23472 - TERRA PPTO C (MANZANA 4) | PL - 1285 | Outinord IND 1" | Concreto | Placa Entrepiso eje 1 al 5 entre F - J Apt 1902, 1903 y escalera eje 1 al 2 entre D - G costado occidental piso 17 al piso 18 | 2025-09-27 | 2025-09-30 | 2025-10-08 | 3 | 20.7 | 17.6 | 85 | PLACA | 21 | PLACA-21-3 | 2026-10-22 | NUEVO | 2026-10-22 | 9.45 | -3.1
23472 - TERRA PPTO C (MANZANA 4) | PL - 1289 | Outinord IND 1/2" | Concreto | Placa entrepiso torre 1 eje 13 al 19 entre F - J apt 2010 - 2011 y escalera eje 17 al 19 entre D - E costado oriental piso 17 al 18 | 2025-09-30 | 2025-10-28 | 2025-10-30 | 28 | 20.7 | 24 | 115.9 | PLACA | 21 | PLACA-21-28 | 2026-10-22 | NUEVO | 2026-10-22 | 21 | 3.3
23472 - TERRA PPTO C (MANZANA 4) | PL - 1289 | Outinord IND 1/2" | Concreto | Placa entrepiso torre 1 eje 13 al 19 entre F - J apt 2010 - 2011 y escalera eje 17 al 19 entre D - E costado oriental piso 17 al 18 | 2025-09-30 | 2025-10-28 | 2025-10-30 | 28 | 20.7 | 24.3 | 117.4 | PLACA | 21 | PLACA-21-28 | 2026-10-22 | NUEVO | 2026-10-22 | 21 | 3.6
23472 - TERRA PPTO C (MANZANA 4) | PL - 1289 | Outinord IND 1/2" | Concreto | Placa entrepiso torre 1 eje 13 al 19 entre F - J apt 2010 - 2011 y escalera eje 17 al 19 entre D - E costado oriental piso 17 al 18 | 2025-09-30 | 2025-10-28 | 2025-10-30 | 28 | 20.7 | 24.1 | 116.4 | PLACA | 21 | PLACA-21-28 | 2026-10-22 | NUEVO | 2026-10-22 | 21 | 3.4
23472 - TERRA PPTO C (MANZANA 4) | PL - 1289 | Outinord IND 1/2" | Concreto | Placa entrepiso torre 1 eje 13 al 19 entre F - J apt 2010 - 2011 y escalera eje 17 al 19 entre D - E costado oriental piso 17 al 18 | 2025-09-30 | 2025-10-14 | 2025-10-15 | 14 | 20.7 | 19.3 | 93.2 | PLACA | 21 | PLACA-21-14 | 2026-10-22 | NUEVO | 2026-10-22 | 16.24 | -1.4
23472 - TERRA PPTO C (MANZANA 4) | PL - 1289 | Outinord IND 1/2" | Concreto | Placa entrepiso torre 1 eje 13 al 19 entre F - J apt 2010 - 2011 y escalera eje 17 al 19 entre D - E costado oriental piso 17 al 18 | 2025-09-30 | 2025-10-14 | 2025-10-15 | 14 | 20.7 | 18.9 | 91.3 | PLACA | 21 | PLACA-21-14 | 2026-10-22 | NUEVO | 2026-10-22 | 16.24 | -1.8
23472 - TERRA PPTO C (MANZANA 4) | PL - 1289 | Outinord IND 1/2" | Concreto | Placa entrepiso torre 1 eje 13 al 19 entre F - J apt 2010 - 2011 y escalera eje 17 al 19 entre D - E costado oriental piso 17 al 18 | 2025-09-30 | 2025-10-07 | 2025-10-08 | 7 | 20.7 | 15.9 | 76.8 | PLACA | 21 | PLACA-21-7 | 2026-10-22 | NUEVO | 2026-10-22 | 13.86 | -4.8
23472 - TERRA PPTO C (MANZANA 4) | PL - 1289 | Outinord IND 1/2" | Concreto | Placa entrepiso torre 1 eje 13 al 19 entre F - J apt 2010 - 2011 y escalera eje 17 al 19 entre D - E costado oriental piso 17 al 18 | 2025-09-30 | 2025-10-07 | 2025-10-08 | 7 | 20.7 | 15.6 | 75.4 | PLACA | 21 | PLACA-21-7 | 2026-10-22 | NUEVO | 2026-10-22 | 13.86 | -5.1
23472 - TERRA PPTO C (MANZANA 4) | PL - 1289 | Outinord IND 1/2" | Concreto | Placa entrepiso torre 1 eje 13 al 19 entre F - J apt 2010 - 2011 y escalera eje 17 al 19 entre D - E costado oriental piso 17 al 18 | 2025-09-30 | 2025-10-03 | 2025-10-08 | 3 | 20.7 | 10.3 | 49.8 | PLACA | 21 | PLACA-21-3 | 2026-10-22 | NUEVO | 2026-10-22 | 9.45 | -10.4
23472 - TERRA PPTO C (MANZANA 4) | PL - 1289 | Outinord IND 1/2" | Concreto | Placa entrepiso torre 1 eje 13 al 19 entre F - J apt 2010 - 2011 y escalera eje 17 al 19 entre D - E costado oriental piso 17 al 18 | 2025-09-30 | 2025-10-03 | 2025-10-08 | 3 | 20.7 | 9.9 | 47.8 | PLACA | 21 | PLACA-21-3 | 2026-10-22 | NUEVO | 2026-10-22 | 9.45 | -10.8
23472 - TERRA PPTO C (MANZANA 4) | PL - 1291 | Outinord IND 1" | Concreto | Placa entrepiso eje 6 al 13 entre A - E apt 2006 - 2007 torre 1 | 2025-10-01 | 2025-10-29 | 2025-10-30 | 28 | 20.7 | 29.4 | 142 | PLACA | 21 | PLACA-21-28 | 2026-10-22 | NUEVO | 2026-10-22 | 21 | 8.7
23472 - TERRA PPTO C (MANZANA 4) | PL - 1291 | Outinord IND 1" | Concreto | Placa entrepiso eje 6 al 13 entre A - E apt 2006 - 2007 torre 1 | 2025-10-01 | 2025-10-29 | 2025-10-30 | 28 | 20.7 | 28.8 | 139.1 | PLACA | 21 | PLACA-21-28 | 2026-10-22 | NUEVO | 2026-10-22 | 21 | 8.1
23472 - TERRA PPTO C (MANZANA 4) | PL - 1291 | Outinord IND 1" | Concreto | Placa entrepiso eje 6 al 13 entre A - E apt 2006 - 2007 torre 1 | 2025-10-01 | 2025-10-29 | 2025-10-30 | 28 | 20.7 | 29.9 | 144.4 | PLACA | 21 | PLACA-21-28 | 2026-10-22 | NUEVO | 2026-10-22 | 21 | 9.2
23472 - TERRA PPTO C (MANZANA 4) | PL - 1291 | Outinord IND 1" | Concreto | Placa entrepiso eje 6 al 13 entre A - E apt 2006 - 2007 torre 1 | 2025-10-01 | 2025-10-15 | 2025-10-24 | 14 | 20.7 | 25.5 | 123.2 | PLACA | 21 | PLACA-21-14 | 2026-10-22 | NUEVO | 2026-10-22 | 16.24 | 4.8
23472 - TERRA PPTO C (MANZANA 4) | PL - 1291 | Outinord IND 1" | Concreto | Placa entrepiso eje 6 al 13 entre A - E apt 2006 - 2007 torre 1 | 2025-10-01 | 2025-10-15 | 2025-10-24 | 14 | 20.7 | 25.3 | 122.2 | PLACA | 21 | PLACA-21-14 | 2026-10-22 | NUEVO | 2026-10-22 | 16.24 | 4.6
23472 - TERRA PPTO C (MANZANA 4) | PL - 1291 | Outinord IND 1" | Concreto | Placa entrepiso eje 6 al 13 entre A - E apt 2006 - 2007 torre 1 | 2025-10-01 | 2025-10-08 | 2025-10-13 | 7 | 20.7 | 19.6 | 94.7 | PLACA | 21 | PLACA-21-7 | 2026-10-22 | NUEVO | 2026-10-22 | 13.86 | -1.1
23472 - TERRA PPTO C (MANZANA 4) | PL - 1291 | Outinord IND 1" | Concreto | Placa entrepiso eje 6 al 13 entre A - E apt 2006 - 2007 torre 1 | 2025-10-01 | 2025-10-08 | 2025-10-13 | 7 | 20.7 | 19.1 | 92.3 | PLACA | 21 | PLACA-21-7 | 2026-10-22 | NUEVO | 2026-10-22 | 13.86 | -1.6
23472 - TERRA PPTO C (MANZANA 4) | PL - 1291 | Outinord IND 1" | Concreto | Placa entrepiso eje 6 al 13 entre A - E apt 2006 - 2007 torre 1 | 2025-10-01 | 2025-10-04 | 2025-10-08 | 3 | 20.7 | 16.6 | 80.2 | PLACA | 21 | PLACA-21-3 | 2026-10-22 | NUEVO | 2026-10-22 | 9.45 | -4.1
23472 - TERRA PPTO C (MANZANA 4) | PL - 1291 | Outinord IND 1" | Concreto | Placa entrepiso eje 6 al 13 entre A - E apt 2006 - 2007 torre 1 | 2025-10-01 | 2025-10-04 | 2025-10-08 | 3 | 20.7 | 16.2 | 78.3 | PLACA | 21 | PLACA-21-3 | 2026-10-22 | NUEVO | 2026-10-22 | 9.45 | -4.5
23472 - TERRA PPTO C (MANZANA 4) | PL - 1293 | Outinord IND 1" | Concreto | Placa entrepiso torre 1 eje 6 al 13 entre F - J apt 2001 - 2002 | 2025-10-02 | 2025-10-30 | 2025-11-05 | 28 | 20.7 | 27.5 | 132.9 | PLACA | 21 | PLACA-21-28 | 2026-10-22 | NUEVO | 2026-10-22 | 21 | 6.8
23472 - TERRA PPTO C (MANZANA 4) | PL - 1293 | Outinord IND 1" | Concreto | Placa entrepiso torre 1 eje 6 al 13 entre F - J apt 2001 - 2002 | 2025-10-02 | 2025-10-30 | 2025-11-05 | 28 | 20.7 | 28.3 | 136.7 | PLACA | 21 | PLACA-21-28 | 2026-10-22 | NUEVO | 2026-10-22 | 21 | 7.6
23472 - TERRA PPTO C (MANZANA 4) | PL - 1293 | Outinord IND 1" | Concreto | Placa entrepiso torre 1 eje 6 al 13 entre F - J apt 2001 - 2002 | 2025-10-02 | 2025-10-30 | 2025-11-05 | 28 | 20.7 | 28.5 | 137.7 | PLACA | 21 | PLACA-21-28 | 2026-10-22 | NUEVO | 2026-10-22 | 21 | 7.8
23472 - TERRA PPTO C (MANZANA 4) | PL - 1293 | Outinord IND 1" | Concreto | Placa entrepiso torre 1 eje 6 al 13 entre F - J apt 2001 - 2002 | 2025-10-02 | 2025-10-16 | 2025-10-24 | 14 | 20.7 | 24 | 115.9 | PLACA | 21 | PLACA-21-14 | 2026-10-22 | NUEVO | 2026-10-22 | 16.24 | 3.3
23472 - TERRA PPTO C (MANZANA 4) | PL - 1293 | Outinord IND 1" | Concreto | Placa entrepiso torre 1 eje 6 al 13 entre F - J apt 2001 - 2002 | 2025-10-02 | 2025-10-16 | 2025-10-24 | 14 | 20.7 | 24.1 | 116.4 | PLACA | 21 | PLACA-21-14 | 2026-10-22 | NUEVO | 2026-10-22 | 16.24 | 3.4
23472 - TERRA PPTO C (MANZANA 4) | PL - 1293 | Outinord IND 1" | Concreto | Placa entrepiso torre 1 eje 6 al 13 entre F - J apt 2001 - 2002 | 2025-10-02 | 2025-10-09 | 2025-10-13 | 7 | 20.7 | 20 | 96.6 | PLACA | 21 | PLACA-21-7 | 2026-10-22 | NUEVO | 2026-10-22 | 13.86 | -0.7
23472 - TERRA PPTO C (MANZANA 4) | PL - 1293 | Outinord IND 1" | Concreto | Placa entrepiso torre 1 eje 6 al 13 entre F - J apt 2001 - 2002 | 2025-10-02 | 2025-10-09 | 2025-10-13 | 7 | 20.7 | 19.4 | 93.7 | PLACA | 21 | PLACA-21-7 | 2026-10-22 | NUEVO | 2026-10-22 | 13.86 | -1.3
23472 - TERRA PPTO C (MANZANA 4) | PL - 1293 | Outinord IND 1" | Concreto | Placa entrepiso torre 1 eje 6 al 13 entre F - J apt 2001 - 2002 | 2025-10-02 | 2025-10-05 | 2025-10-08 | 3 | 20.7 | 16.9 | 81.6 | PLACA | 21 | PLACA-21-3 | 2026-10-22 | NUEVO | 2026-10-22 | 9.45 | -3.8
23472 - TERRA PPTO C (MANZANA 4) | PL - 1293 | Outinord IND 1" | Concreto | Placa entrepiso torre 1 eje 6 al 13 entre F - J apt 2001 - 2002 | 2025-10-02 | 2025-10-05 | 2025-10-08 | 3 | 20.7 | 16 | 77.3 | PLACA | 21 | PLACA-21-3 | 2026-10-22 | NUEVO | 2026-10-22 | 9.45 | -4.7
23472 - TERRA PPTO C (MANZANA 4) | PL - 1295 | Outinord IND 1" | Concreto | Placa Entrepiso Torre 1 Eje 1 al 5 entre A - E Apt 2004, 2005 | 2025-10-03 | 2025-10-31 | 2025-11-05 | 28 | 20.7 | 30.1 | 145.4 | PLACA | 21 | PLACA-21-28 | 2026-10-22 | NUEVO | 2026-10-22 | 21 | 9.4
23472 - TERRA PPTO C (MANZANA 4) | PL - 1295 | Outinord IND 1" | Concreto | Placa Entrepiso Torre 1 Eje 1 al 5 entre A - E Apt 2004, 2005 | 2025-10-03 | 2025-10-31 | 2025-11-05 | 28 | 20.7 | 29.7 | 143.5 | PLACA | 21 | PLACA-21-28 | 2026-10-22 | NUEVO | 2026-10-22 | 21 | 9
23472 - TERRA PPTO C (MANZANA 4) | PL - 1295 | Outinord IND 1" | Concreto | Placa Entrepiso Torre 1 Eje 1 al 5 entre A - E Apt 2004, 2005 | 2025-10-03 | 2025-10-31 | 2025-11-05 | 28 | 20.7 | 28.8 | 139.1 | PLACA | 21 | PLACA-21-28 | 2026-10-22 | NUEVO | 2026-10-22 | 21 | 8.1
23472 - TERRA PPTO C (MANZANA 4) | PL - 1295 | Outinord IND 1" | Concreto | Placa Entrepiso Torre 1 Eje 1 al 5 entre A - E Apt 2004, 2005 | 2025-10-03 | 2025-10-17 | 2025-10-24 | 14 | 20.7 | 26.2 | 126.6 | PLACA | 21 | PLACA-21-14 | 2026-10-22 | NUEVO | 2026-10-22 | 16.24 | 5.5
23472 - TERRA PPTO C (MANZANA 4) | PL - 1295 | Outinord IND 1" | Concreto | Placa Entrepiso Torre 1 Eje 1 al 5 entre A - E Apt 2004, 2005 | 2025-10-03 | 2025-10-17 | 2025-10-24 | 14 | 20.7 | 25.5 | 123.2 | PLACA | 21 | PLACA-21-14 | 2026-10-22 | NUEVO | 2026-10-22 | 16.24 | 4.8
23472 - TERRA PPTO C (MANZANA 4) | PL - 1295 | Outinord IND 1" | Concreto | Placa Entrepiso Torre 1 Eje 1 al 5 entre A - E Apt 2004, 2005 | 2025-10-03 | 2025-10-10 | 2025-10-15 | 7 | 20.7 | 21.9 | 105.8 | PLACA | 21 | PLACA-21-7 | 2026-10-22 | NUEVO | 2026-10-22 | 13.86 | 1.2
23472 - TERRA PPTO C (MANZANA 4) | PL - 1295 | Outinord IND 1" | Concreto | Placa Entrepiso Torre 1 Eje 1 al 5 entre A - E Apt 2004, 2005 | 2025-10-03 | 2025-10-10 | 2025-10-15 | 7 | 20.7 | 21.4 | 103.4 | PLACA | 21 | PLACA-21-7 | 2026-10-22 | NUEVO | 2026-10-22 | 13.86 | 0.7
23472 - TERRA PPTO C (MANZANA 4) | PL - 1295 | Outinord IND 1" | Concreto | Placa Entrepiso Torre 1 Eje 1 al 5 entre A - E Apt 2004, 2005 | 2025-10-03 | 2025-10-07 | 2025-10-13 | 4 | 20.7 | 18.4 | 88.9 | PLACA | 21 | PLACA-21-4 | 2026-10-22 | NUEVO | 2026-10-22 | 10.55 | -2.3
23472 - TERRA PPTO C (MANZANA 4) | PL - 1295 | Outinord IND 1" | Concreto | Placa Entrepiso Torre 1 Eje 1 al 5 entre A - E Apt 2004, 2005 | 2025-10-03 | 2025-10-07 | 2025-10-13 | 4 | 20.7 | 18.6 | 89.9 | PLACA | 21 | PLACA-21-4 | 2026-10-22 | NUEVO | 2026-10-22 | 10.55 | -2.1
23472 - TERRA PPTO C (MANZANA 4) | PL - 1297 | Outinord IND 1" | Concreto | Placa entrepiso Torre 1 eje 1 al 5 entre F - J Apt 2002, 2003 y escalera eje 1 al 2 entre D - G Costado occidental Piso 18 al piso 19 | 2025-10-04 | 2025-11-01 | 2025-11-05 | 28 | 20.7 | 30.6 | 147.8 | PLACA | 21 | PLACA-21-28 | 2026-10-22 | NUEVO | 2026-10-22 | 21 | 9.9
23472 - TERRA PPTO C (MANZANA 4) | PL - 1297 | Outinord IND 1" | Concreto | Placa entrepiso Torre 1 eje 1 al 5 entre F - J Apt 2002, 2003 y escalera eje 1 al 2 entre D - G Costado occidental Piso 18 al piso 19 | 2025-10-04 | 2025-11-01 | 2025-11-05 | 28 | 20.7 | 29.8 | 144 | PLACA | 21 | PLACA-21-28 | 2026-10-22 | NUEVO | 2026-10-22 | 21 | 9.1
23472 - TERRA PPTO C (MANZANA 4) | PL - 1297 | Outinord IND 1" | Concreto | Placa entrepiso Torre 1 eje 1 al 5 entre F - J Apt 2002, 2003 y escalera eje 1 al 2 entre D - G Costado occidental Piso 18 al piso 19 | 2025-10-04 | 2025-11-01 | 2025-11-05 | 28 | 20.7 | 29.3 | 141.5 | PLACA | 21 | PLACA-21-28 | 2026-10-22 | NUEVO | 2026-10-22 | 21 | 8.6
23472 - TERRA PPTO C (MANZANA 4) | PL - 1297 | Outinord IND 1" | Concreto | Placa entrepiso Torre 1 eje 1 al 5 entre F - J Apt 2002, 2003 y escalera eje 1 al 2 entre D - G Costado occidental Piso 18 al piso 19 | 2025-10-04 | 2025-10-18 | 2025-10-24 | 14 | 20.7 | 26.1 | 126.1 | PLACA | 21 | PLACA-21-14 | 2026-10-22 | NUEVO | 2026-10-22 | 16.24 | 5.4
23472 - TERRA PPTO C (MANZANA 4) | PL - 1297 | Outinord IND 1" | Concreto | Placa entrepiso Torre 1 eje 1 al 5 entre F - J Apt 2002, 2003 y escalera eje 1 al 2 entre D - G Costado occidental Piso 18 al piso 19 | 2025-10-04 | 2025-10-18 | 2025-10-24 | 14 | 20.7 | 25.5 | 123.2 | PLACA | 21 | PLACA-21-14 | 2026-10-22 | NUEVO | 2026-10-22 | 16.24 | 4.8
23472 - TERRA PPTO C (MANZANA 4) | PL - 1297 | Outinord IND 1" | Concreto | Placa entrepiso Torre 1 eje 1 al 5 entre F - J Apt 2002, 2003 y escalera eje 1 al 2 entre D - G Costado occidental Piso 18 al piso 19 | 2025-10-04 | 2025-10-11 | 2025-10-15 | 7 | 20.7 | 20.7 | 100 | PLACA | 21 | PLACA-21-7 | 2026-10-22 | NUEVO | 2026-10-22 | 13.86 | 0
23472 - TERRA PPTO C (MANZANA 4) | PL - 1297 | Outinord IND 1" | Concreto | Placa entrepiso Torre 1 eje 1 al 5 entre F - J Apt 2002, 2003 y escalera eje 1 al 2 entre D - G Costado occidental Piso 18 al piso 19 | 2025-10-04 | 2025-10-11 | 2025-10-15 | 7 | 20.7 | 21.4 | 103.4 | PLACA | 21 | PLACA-21-7 | 2026-10-22 | NUEVO | 2026-10-22 | 13.86 | 0.7
23472 - TERRA PPTO C (MANZANA 4) | PL - 1297 | Outinord IND 1" | Concreto | Placa entrepiso Torre 1 eje 1 al 5 entre F - J Apt 2002, 2003 y escalera eje 1 al 2 entre D - G Costado occidental Piso 18 al piso 19 | 2025-10-04 | 2025-10-07 | 2025-10-13 | 3 | 20.7 | 18.9 | 91.3 | PLACA | 21 | PLACA-21-3 | 2026-10-22 | NUEVO | 2026-10-22 | 9.45 | -1.8
23472 - TERRA PPTO C (MANZANA 4) | PL - 1297 | Outinord IND 1" | Concreto | Placa entrepiso Torre 1 eje 1 al 5 entre F - J Apt 2002, 2003 y escalera eje 1 al 2 entre D - G Costado occidental Piso 18 al piso 19 | 2025-10-04 | 2025-10-07 | 2025-10-13 | 3 | 20.7 | 18.2 | 87.9 | PLACA | 21 | PLACA-21-3 | 2026-10-22 | NUEVO | 2026-10-22 | 9.45 | -2.5
23472 - TERRA PPTO C (MANZANA 4) | PL - 1299 | Outinord IND 1" | Concreto | Placa entrepiso eje 13 al 19 entre A - E apt 2108, 2109 | 2025-10-06 | 2025-11-03 | 2025-11-05 | 28 | 20.7 | 26.6 | 128.5 | PLACA | 21 | PLACA-21-28 | 2026-10-22 | NUEVO | 2026-10-22 | 21 | 5.9
23472 - TERRA PPTO C (MANZANA 4) | PL - 1299 | Outinord IND 1" | Concreto | Placa entrepiso eje 13 al 19 entre A - E apt 2108, 2109 | 2025-10-06 | 2025-11-03 | 2025-11-05 | 28 | 20.7 | 26.1 | 126.1 | PLACA | 21 | PLACA-21-28 | 2026-10-22 | NUEVO | 2026-10-22 | 21 | 5.4
23472 - TERRA PPTO C (MANZANA 4) | PL - 1299 | Outinord IND 1" | Concreto | Placa entrepiso eje 13 al 19 entre A - E apt 2108, 2109 | 2025-10-06 | 2025-11-03 | 2025-11-05 | 28 | 20.7 | 25.5 | 123.2 | PLACA | 21 | PLACA-21-28 | 2026-10-22 | NUEVO | 2026-10-22 | 21 | 4.8
23472 - TERRA PPTO C (MANZANA 4) | PL - 1299 | Outinord IND 1" | Concreto | Placa entrepiso eje 13 al 19 entre A - E apt 2108, 2109 | 2025-10-06 | 2025-10-20 | 2025-10-24 | 14 | 20.7 | 20.3 | 98.1 | PLACA | 21 | PLACA-21-14 | 2026-10-22 | NUEVO | 2026-10-22 | 16.24 | -0.4
23472 - TERRA PPTO C (MANZANA 4) | PL - 1299 | Outinord IND 1" | Concreto | Placa entrepiso eje 13 al 19 entre A - E apt 2108, 2109 | 2025-10-06 | 2025-10-20 | 2025-10-24 | 14 | 20.7 | 21 | 101.4 | PLACA | 21 | PLACA-21-14 | 2026-10-22 | NUEVO | 2026-10-22 | 16.24 | 0.3
23472 - TERRA PPTO C (MANZANA 4) | PL - 1299 | Outinord IND 1" | Concreto | Placa entrepiso eje 13 al 19 entre A - E apt 2108, 2109 | 2025-10-06 | 2025-10-13 | 2025-10-15 | 7 | 20.7 | 17.7 | 85.5 | PLACA | 21 | PLACA-21-7 | 2026-10-22 | NUEVO | 2026-10-22 | 13.86 | -3
23472 - TERRA PPTO C (MANZANA 4) | PL - 1299 | Outinord IND 1" | Concreto | Placa entrepiso eje 13 al 19 entre A - E apt 2108, 2109 | 2025-10-06 | 2025-10-13 | 2025-10-15 | 7 | 20.7 | 17.1 | 82.6 | PLACA | 21 | PLACA-21-7 | 2026-10-22 | NUEVO | 2026-10-22 | 13.86 | -3.6
23472 - TERRA PPTO C (MANZANA 4) | PL - 1299 | Outinord IND 1" | Concreto | Placa entrepiso eje 13 al 19 entre A - E apt 2108, 2109 | 2025-10-06 | 2025-10-09 | 2025-10-13 | 3 | 20.7 | 14.1 | 68.1 | PLACA | 21 | PLACA-21-3 | 2026-10-22 | NUEVO | 2026-10-22 | 9.45 | -6.6
23472 - TERRA PPTO C (MANZANA 4) | PL - 1299 | Outinord IND 1" | Concreto | Placa entrepiso eje 13 al 19 entre A - E apt 2108, 2109 | 2025-10-06 | 2025-10-09 | 2025-10-13 | 3 | 20.7 | 13.9 | 67.1 | PLACA | 21 | PLACA-21-3 | 2026-10-22 | NUEVO | 2026-10-22 | 9.45 | -6.8
23472 - TERRA PPTO C (MANZANA 4) | PL - 1302 | Outinord IND 1" | Concreto | Placa entrepiso torre 1 eje 13 al 19 entre F - J apt 2110, 2111 y escalera eje 17 al 19 entre D - G costado oriental piso 18 al piso 19 | 2025-10-07 | 2025-11-04 | 2025-11-06 | 28 | 20.7 | 34.3 | 165.7 | PLACA | 21 | PLACA-21-28 | 2026-10-22 | NUEVO | 2026-10-22 | 21 | 13.6
23472 - TERRA PPTO C (MANZANA 4) | PL - 1302 | Outinord IND 1" | Concreto | Placa entrepiso torre 1 eje 13 al 19 entre F - J apt 2110, 2111 y escalera eje 17 al 19 entre D - G costado oriental piso 18 al piso 19 | 2025-10-07 | 2025-11-04 | 2025-11-06 | 28 | 20.7 | 34.4 | 166.2 | PLACA | 21 | PLACA-21-28 | 2026-10-22 | NUEVO | 2026-10-22 | 21 | 13.7
23472 - TERRA PPTO C (MANZANA 4) | PL - 1302 | Outinord IND 1" | Concreto | Placa entrepiso torre 1 eje 13 al 19 entre F - J apt 2110, 2111 y escalera eje 17 al 19 entre D - G costado oriental piso 18 al piso 19 | 2025-10-07 | 2025-11-04 | 2025-11-06 | 28 | 20.7 | 34.1 | 164.7 | PLACA | 21 | PLACA-21-28 | 2026-10-22 | NUEVO | 2026-10-22 | 21 | 13.4
23472 - TERRA PPTO C (MANZANA 4) | PL - 1302 | Outinord IND 1" | Concreto | Placa entrepiso torre 1 eje 13 al 19 entre F - J apt 2110, 2111 y escalera eje 17 al 19 entre D - G costado oriental piso 18 al piso 19 | 2025-10-07 | 2025-10-21 | 2025-10-24 | 14 | 20.7 | 29.6 | 143 | PLACA | 21 | PLACA-21-14 | 2026-10-22 | NUEVO | 2026-10-22 | 16.24 | 8.9
23472 - TERRA PPTO C (MANZANA 4) | PL - 1302 | Outinord IND 1" | Concreto | Placa entrepiso torre 1 eje 13 al 19 entre F - J apt 2110, 2111 y escalera eje 17 al 19 entre D - G costado oriental piso 18 al piso 19 | 2025-10-07 | 2025-10-21 | 2025-10-24 | 14 | 20.7 | 28.8 | 139.1 | PLACA | 21 | PLACA-21-14 | 2026-10-22 | NUEVO | 2026-10-22 | 16.24 | 8.1
23472 - TERRA PPTO C (MANZANA 4) | PL - 1302 | Outinord IND 1" | Concreto | Placa entrepiso torre 1 eje 13 al 19 entre F - J apt 2110, 2111 y escalera eje 17 al 19 entre D - G costado oriental piso 18 al piso 19 | 2025-10-07 | 2025-10-14 | 2025-10-15 | 7 | 20.7 | 25.6 | 123.7 | PLACA | 21 | PLACA-21-7 | 2026-10-22 | NUEVO | 2026-10-22 | 13.86 | 4.9
23472 - TERRA PPTO C (MANZANA 4) | PL - 1302 | Outinord IND 1" | Concreto | Placa entrepiso torre 1 eje 13 al 19 entre F - J apt 2110, 2111 y escalera eje 17 al 19 entre D - G costado oriental piso 18 al piso 19 | 2025-10-07 | 2025-10-14 | 2025-10-15 | 7 | 20.7 | 25.3 | 122.2 | PLACA | 21 | PLACA-21-7 | 2026-10-22 | NUEVO | 2026-10-22 | 13.86 | 4.6
23472 - TERRA PPTO C (MANZANA 4) | PL - 1302 | Outinord IND 1" | Concreto | Placa entrepiso torre 1 eje 13 al 19 entre F - J apt 2110, 2111 y escalera eje 17 al 19 entre D - G costado oriental piso 18 al piso 19 | 2025-10-07 | 2025-10-10 | 2025-10-15 | 3 | 20.7 | 18.3 | 88.4 | PLACA | 21 | PLACA-21-3 | 2026-10-22 | NUEVO | 2026-10-22 | 9.45 | -2.4
23472 - TERRA PPTO C (MANZANA 4) | PL - 1302 | Outinord IND 1" | Concreto | Placa entrepiso torre 1 eje 13 al 19 entre F - J apt 2110, 2111 y escalera eje 17 al 19 entre D - G costado oriental piso 18 al piso 19 | 2025-10-07 | 2025-10-10 | 2025-10-15 | 3 | 20.7 | 17.5 | 84.5 | PLACA | 21 | PLACA-21-3 | 2026-10-22 | NUEVO | 2026-10-22 | 9.45 | -3.2
23472 - TERRA PPTO C (MANZANA 4) | PL - 1304 | Outinord Ind. 1" | Concreto | Placa entrepiso Torre 1 eje6 al 13 entre A - E Apt 2106 , 2107 | 2025-10-08 | 2025-11-05 | 2025-11-06 | 28 | 20.7 | 30.9 | 149.3 | PLACA | 21 | PLACA-21-28 | 2026-10-22 | NUEVO | 2026-10-22 | 21 | 10.2
23472 - TERRA PPTO C (MANZANA 4) | PL - 1304 | Outinord Ind. 1" | Concreto | Placa entrepiso Torre 1 eje6 al 13 entre A - E Apt 2106 , 2107 | 2025-10-08 | 2025-11-05 | 2025-11-06 | 28 | 20.7 | 30.6 | 147.8 | PLACA | 21 | PLACA-21-28 | 2026-10-22 | NUEVO | 2026-10-22 | 21 | 9.9
23472 - TERRA PPTO C (MANZANA 4) | PL - 1304 | Outinord Ind. 1" | Concreto | Placa entrepiso Torre 1 eje6 al 13 entre A - E Apt 2106 , 2107 | 2025-10-08 | 2025-11-05 | 2025-11-06 | 28 | 20.7 | 30.3 | 146.4 | PLACA | 21 | PLACA-21-28 | 2026-10-22 | NUEVO | 2026-10-22 | 21 | 9.6
23472 - TERRA PPTO C (MANZANA 4) | PL - 1304 | Outinord Ind. 1" | Concreto | Placa entrepiso Torre 1 eje6 al 13 entre A - E Apt 2106 , 2107 | 2025-10-08 | 2025-10-22 | 2025-10-24 | 14 | 20.7 | 25.7 | 124.2 | PLACA | 21 | PLACA-21-14 | 2026-10-22 | NUEVO | 2026-10-22 | 16.24 | 5
23472 - TERRA PPTO C (MANZANA 4) | PL - 1304 | Outinord Ind. 1" | Concreto | Placa entrepiso Torre 1 eje6 al 13 entre A - E Apt 2106 , 2107 | 2025-10-08 | 2025-10-22 | 2025-10-24 | 14 | 20.7 | 25.9 | 125.1 | PLACA | 21 | PLACA-21-14 | 2026-10-22 | NUEVO | 2026-10-22 | 16.24 | 5.2
23472 - TERRA PPTO C (MANZANA 4) | PL - 1304 | Outinord Ind. 1" | Concreto | Placa entrepiso Torre 1 eje6 al 13 entre A - E Apt 2106 , 2107 | 2025-10-08 | 2025-10-15 | 2025-10-24 | 7 | 20.7 | 22.7 | 109.7 | PLACA | 21 | PLACA-21-7 | 2026-10-22 | NUEVO | 2026-10-22 | 13.86 | 2
23472 - TERRA PPTO C (MANZANA 4) | PL - 1304 | Outinord Ind. 1" | Concreto | Placa entrepiso Torre 1 eje6 al 13 entre A - E Apt 2106 , 2107 | 2025-10-08 | 2025-10-15 | 2025-10-24 | 7 | 20.7 | 23.2 | 112.1 | PLACA | 21 | PLACA-21-7 | 2026-10-22 | NUEVO | 2026-10-22 | 13.86 | 2.5
23472 - TERRA PPTO C (MANZANA 4) | PL - 1304 | Outinord Ind. 1" | Concreto | Placa entrepiso Torre 1 eje6 al 13 entre A - E Apt 2106 , 2107 | 2025-10-08 | 2025-10-11 | 2025-10-15 | 3 | 20.7 | 20.5 | 99 | PLACA | 21 | PLACA-21-3 | 2026-10-22 | NUEVO | 2026-10-22 | 9.45 | -0.2
23472 - TERRA PPTO C (MANZANA 4) | PL - 1304 | Outinord Ind. 1" | Concreto | Placa entrepiso Torre 1 eje6 al 13 entre A - E Apt 2106 , 2107 | 2025-10-08 | 2025-10-11 | 2025-10-15 | 3 | 20.7 | 20.1 | 97.1 | PLACA | 21 | PLACA-21-3 | 2026-10-22 | NUEVO | 2026-10-22 | 9.45 | -0.6
23472 - TERRA PPTO C (MANZANA 4) | PL - 1306 | Outinord Ind. 1" | Concreto | Placa Entrepiso Torre 1 Eje 6 al 13 entre F - J Apt 2101 , 2112 | 2025-10-09 | 2025-11-06 | 2025-11-12 | 28 | 20.7 | 31.3 | 151.2 | PLACA | 21 | PLACA-21-28 | 2026-10-22 | NUEVO | 2026-10-22 | 21 | 10.6
23472 - TERRA PPTO C (MANZANA 4) | PL - 1306 | Outinord Ind. 1" | Concreto | Placa Entrepiso Torre 1 Eje 6 al 13 entre F - J Apt 2101 , 2112 | 2025-10-09 | 2025-11-06 | 2025-11-12 | 28 | 20.7 | 31.1 | 150.2 | PLACA | 21 | PLACA-21-28 | 2026-10-22 | NUEVO | 2026-10-22 | 21 | 10.4
23472 - TERRA PPTO C (MANZANA 4) | PL - 1306 | Outinord Ind. 1" | Concreto | Placa Entrepiso Torre 1 Eje 6 al 13 entre F - J Apt 2101 , 2112 | 2025-10-09 | 2025-11-06 | 2025-11-12 | 28 | 20.7 | 30.1 | 145.4 | PLACA | 21 | PLACA-21-28 | 2026-10-22 | NUEVO | 2026-10-22 | 21 | 9.4
23472 - TERRA PPTO C (MANZANA 4) | PL - 1306 | Outinord Ind. 1" | Concreto | Placa Entrepiso Torre 1 Eje 6 al 13 entre F - J Apt 2101 , 2112 | 2025-10-09 | 2025-10-23 | 2025-10-24 | 14 | 20.7 | 27.2 | 131.4 | PLACA | 21 | PLACA-21-14 | 2026-10-22 | NUEVO | 2026-10-22 | 16.24 | 6.5
23472 - TERRA PPTO C (MANZANA 4) | PL - 1306 | Outinord Ind. 1" | Concreto | Placa Entrepiso Torre 1 Eje 6 al 13 entre F - J Apt 2101 , 2112 | 2025-10-09 | 2025-10-23 | 2025-10-24 | 14 | 20.7 | 26.7 | 129 | PLACA | 21 | PLACA-21-14 | 2026-10-22 | NUEVO | 2026-10-22 | 16.24 | 6
23472 - TERRA PPTO C (MANZANA 4) | PL - 1306 | Outinord Ind. 1" | Concreto | Placa Entrepiso Torre 1 Eje 6 al 13 entre F - J Apt 2101 , 2112 | 2025-10-09 | 2025-10-16 | 2025-10-24 | 7 | 20.7 | 24.5 | 118.4 | PLACA | 21 | PLACA-21-7 | 2026-10-22 | NUEVO | 2026-10-22 | 13.86 | 3.8
23472 - TERRA PPTO C (MANZANA 4) | PL - 1306 | Outinord Ind. 1" | Concreto | Placa Entrepiso Torre 1 Eje 6 al 13 entre F - J Apt 2101 , 2112 | 2025-10-09 | 2025-10-16 | 2025-10-24 | 7 | 20.7 | 24.4 | 117.9 | PLACA | 21 | PLACA-21-7 | 2026-10-22 | NUEVO | 2026-10-22 | 13.86 | 3.7
23472 - TERRA PPTO C (MANZANA 4) | PL - 1306 | Outinord Ind. 1" | Concreto | Placa Entrepiso Torre 1 Eje 6 al 13 entre F - J Apt 2101 , 2112 | 2025-10-09 | 2025-10-12 | 2025-10-15 | 3 | 20.7 | 22.2 | 107.2 | PLACA | 21 | PLACA-21-3 | 2026-10-22 | NUEVO | 2026-10-22 | 9.45 | 1.5
23472 - TERRA PPTO C (MANZANA 4) | PL - 1306 | Outinord Ind. 1" | Concreto | Placa Entrepiso Torre 1 Eje 6 al 13 entre F - J Apt 2101 , 2112 | 2025-10-09 | 2025-10-12 | 2025-10-15 | 3 | 20.7 | 21.7 | 104.8 | PLACA | 21 | PLACA-21-3 | 2026-10-22 | NUEVO | 2026-10-22 | 9.45 | 1
23472 - TERRA PPTO C (MANZANA 4) | PL - 1308 | Outinord IND 1" | Concreto | Placa entrepiso torre 1 eje 1 al 5 entre A - E apt 2104 - 2105 | 2025-10-10 | 2025-11-07 | 2025-11-12 | 28 | 20.7 | 25.2 | 121.7 | PLACA | 21 | PLACA-21-28 | 2026-10-22 | NUEVO | 2026-10-22 | 21 | 4.5
23472 - TERRA PPTO C (MANZANA 4) | PL - 1308 | Outinord IND 1" | Concreto | Placa entrepiso torre 1 eje 1 al 5 entre A - E apt 2104 - 2105 | 2025-10-10 | 2025-11-07 | 2025-11-12 | 28 | 20.7 | 24.8 | 119.8 | PLACA | 21 | PLACA-21-28 | 2026-10-22 | NUEVO | 2026-10-22 | 21 | 4.1
23472 - TERRA PPTO C (MANZANA 4) | PL - 1308 | Outinord IND 1" | Concreto | Placa entrepiso torre 1 eje 1 al 5 entre A - E apt 2104 - 2105 | 2025-10-10 | 2025-11-07 | 2025-11-12 | 28 | 20.7 | 25 | 120.8 | PLACA | 21 | PLACA-21-28 | 2026-10-22 | NUEVO | 2026-10-22 | 21 | 4.3
23472 - TERRA PPTO C (MANZANA 4) | PL - 1308 | Outinord IND 1" | Concreto | Placa entrepiso torre 1 eje 1 al 5 entre A - E apt 2104 - 2105 | 2025-10-10 | 2025-10-24 | 2025-10-30 | 14 | 20.7 | 20.9 | 101 | PLACA | 21 | PLACA-21-14 | 2026-10-22 | NUEVO | 2026-10-22 | 16.24 | 0.2
23472 - TERRA PPTO C (MANZANA 4) | PL - 1308 | Outinord IND 1" | Concreto | Placa entrepiso torre 1 eje 1 al 5 entre A - E apt 2104 - 2105 | 2025-10-10 | 2025-10-24 | 2025-10-30 | 14 | 20.7 | 21.2 | 102.4 | PLACA | 21 | PLACA-21-14 | 2026-10-22 | NUEVO | 2026-10-22 | 16.24 | 0.5
23472 - TERRA PPTO C (MANZANA 4) | PL - 1308 | Outinord IND 1" | Concreto | Placa entrepiso torre 1 eje 1 al 5 entre A - E apt 2104 - 2105 | 2025-10-10 | 2025-10-17 | 2025-10-24 | 7 | 20.7 | 17.7 | 85.5 | PLACA | 21 | PLACA-21-7 | 2026-10-22 | NUEVO | 2026-10-22 | 13.86 | -3
23472 - TERRA PPTO C (MANZANA 4) | PL - 1308 | Outinord IND 1" | Concreto | Placa entrepiso torre 1 eje 1 al 5 entre A - E apt 2104 - 2105 | 2025-10-10 | 2025-10-17 | 2025-10-24 | 7 | 20.7 | 17.2 | 83.1 | PLACA | 21 | PLACA-21-7 | 2026-10-22 | NUEVO | 2026-10-22 | 13.86 | -3.5
23472 - TERRA PPTO C (MANZANA 4) | PL - 1308 | Outinord IND 1" | Concreto | Placa entrepiso torre 1 eje 1 al 5 entre A - E apt 2104 - 2105 | 2025-10-10 | 2025-10-14 | 2025-10-24 | 4 | 20.7 | 14.5 | 70 | PLACA | 21 | PLACA-21-4 | 2026-10-22 | NUEVO | 2026-10-22 | 10.55 | -6.2
23472 - TERRA PPTO C (MANZANA 4) | PL - 1308 | Outinord IND 1" | Concreto | Placa entrepiso torre 1 eje 1 al 5 entre A - E apt 2104 - 2105 | 2025-10-10 | 2025-10-14 | 2025-10-24 | 4 | 20.7 | 13.8 | 66.7 | PLACA | 21 | PLACA-21-4 | 2026-10-22 | NUEVO | 2026-10-22 | 10.55 | -6.9
23472 - TERRA PPTO C (MANZANA 4) | PL - 1310 | Outinord IND 1" | Concreto | Placa entrepiso torre 1 eje 1 al 5 entre F - J apt 2102, 2103 y escalera eje 1 al 2 entre D - G costado occidental piso 19 al piso 20 | 2025-10-14 | 2025-11-11 | 2025-11-12 | 28 | 20.7 | 26.4 | 127.5 | PLACA | 21 | PLACA-21-28 | 2026-10-22 | NUEVO | 2026-10-22 | 21 | 5.7
23472 - TERRA PPTO C (MANZANA 4) | PL - 1310 | Outinord IND 1" | Concreto | Placa entrepiso torre 1 eje 1 al 5 entre F - J apt 2102, 2103 y escalera eje 1 al 2 entre D - G costado occidental piso 19 al piso 20 | 2025-10-14 | 2025-11-11 | 2025-11-12 | 28 | 20.7 | 27 | 130.4 | PLACA | 21 | PLACA-21-28 | 2026-10-22 | NUEVO | 2026-10-22 | 21 | 6.3
23472 - TERRA PPTO C (MANZANA 4) | PL - 1310 | Outinord IND 1" | Concreto | Placa entrepiso torre 1 eje 1 al 5 entre F - J apt 2102, 2103 y escalera eje 1 al 2 entre D - G costado occidental piso 19 al piso 20 | 2025-10-14 | 2025-11-11 | 2025-11-12 | 28 | 20.7 | 26 | 125.6 | PLACA | 21 | PLACA-21-28 | 2026-10-22 | NUEVO | 2026-10-22 | 21 | 5.3
23472 - TERRA PPTO C (MANZANA 4) | PL - 1310 | Outinord IND 1" | Concreto | Placa entrepiso torre 1 eje 1 al 5 entre F - J apt 2102, 2103 y escalera eje 1 al 2 entre D - G costado occidental piso 19 al piso 20 | 2025-10-14 | 2025-10-28 | 2025-10-30 | 14 | 20.7 | 23 | 111.1 | PLACA | 21 | PLACA-21-14 | 2026-10-22 | NUEVO | 2026-10-22 | 16.24 | 2.3
23472 - TERRA PPTO C (MANZANA 4) | PL - 1310 | Outinord IND 1" | Concreto | Placa entrepiso torre 1 eje 1 al 5 entre F - J apt 2102, 2103 y escalera eje 1 al 2 entre D - G costado occidental piso 19 al piso 20 | 2025-10-14 | 2025-10-28 | 2025-10-30 | 14 | 20.7 | 23.8 | 115 | PLACA | 21 | PLACA-21-14 | 2026-10-22 | NUEVO | 2026-10-22 | 16.24 | 3.1
23472 - TERRA PPTO C (MANZANA 4) | PL - 1310 | Outinord IND 1" | Concreto | Placa entrepiso torre 1 eje 1 al 5 entre F - J apt 2102, 2103 y escalera eje 1 al 2 entre D - G costado occidental piso 19 al piso 20 | 2025-10-14 | 2025-10-21 | 2025-10-24 | 7 | 20.7 | 19.6 | 94.7 | PLACA | 21 | PLACA-21-7 | 2026-10-22 | NUEVO | 2026-10-22 | 13.86 | -1.1
23472 - TERRA PPTO C (MANZANA 4) | PL - 1310 | Outinord IND 1" | Concreto | Placa entrepiso torre 1 eje 1 al 5 entre F - J apt 2102, 2103 y escalera eje 1 al 2 entre D - G costado occidental piso 19 al piso 20 | 2025-10-14 | 2025-10-21 | 2025-10-24 | 7 | 20.7 | 20.4 | 98.6 | PLACA | 21 | PLACA-21-7 | 2026-10-22 | NUEVO | 2026-10-22 | 13.86 | -0.3
23472 - TERRA PPTO C (MANZANA 4) | PL - 1310 | Outinord IND 1" | Concreto | Placa entrepiso torre 1 eje 1 al 5 entre F - J apt 2102, 2103 y escalera eje 1 al 2 entre D - G costado occidental piso 19 al piso 20 | 2025-10-14 | 2025-10-17 | 2025-10-24 | 3 | 20.7 | 15.1 | 72.9 | PLACA | 21 | PLACA-21-3 | 2026-10-22 | NUEVO | 2026-10-22 | 9.45 | -5.6
23472 - TERRA PPTO C (MANZANA 4) | PL - 1310 | Outinord IND 1" | Concreto | Placa entrepiso torre 1 eje 1 al 5 entre F - J apt 2102, 2103 y escalera eje 1 al 2 entre D - G costado occidental piso 19 al piso 20 | 2025-10-14 | 2025-10-17 | 2025-10-24 | 3 | 20.7 | 14.7 | 71 | PLACA | 21 | PLACA-21-3 | 2026-10-22 | NUEVO | 2026-10-22 | 9.45 | -6
23472 - TERRA PPTO C (MANZANA 4) | PL - 1315 | Outinord IND 1" | Concreto | Placa entrepiso torre 1 eje 13 al 19 entre F - J apt 2210, 2211 y escalera eje 17 al 19 entre D - G costado oriental piso 19 al piso 20 | 2025-10-16 | 2025-11-13 | 2025-11-14 | 28 | 20.7 | 29.9 | 144.4 | PLACA | 21 | PLACA-21-28 | 2026-10-22 | NUEVO | 2026-10-22 | 21 | 9.2
23472 - TERRA PPTO C (MANZANA 4) | PL - 1315 | Outinord IND 1" | Concreto | Placa entrepiso torre 1 eje 13 al 19 entre F - J apt 2210, 2211 y escalera eje 17 al 19 entre D - G costado oriental piso 19 al piso 20 | 2025-10-16 | 2025-11-13 | 2025-11-14 | 28 | 20.7 | 30.5 | 147.3 | PLACA | 21 | PLACA-21-28 | 2026-10-22 | NUEVO | 2026-10-22 | 21 | 9.8
23472 - TERRA PPTO C (MANZANA 4) | PL - 1315 | Outinord IND 1" | Concreto | Placa entrepiso torre 1 eje 13 al 19 entre F - J apt 2210, 2211 y escalera eje 17 al 19 entre D - G costado oriental piso 19 al piso 20 | 2025-10-16 | 2025-11-13 | 2025-11-14 | 28 | 20.7 | 31.4 | 151.7 | PLACA | 21 | PLACA-21-28 | 2026-10-22 | NUEVO | 2026-10-22 | 21 | 10.7
23472 - TERRA PPTO C (MANZANA 4) | PL - 1315 | Outinord IND 1" | Concreto | Placa entrepiso torre 1 eje 13 al 19 entre F - J apt 2210, 2211 y escalera eje 17 al 19 entre D - G costado oriental piso 19 al piso 20 | 2025-10-16 | 2025-10-30 | 2025-11-05 | 14 | 20.7 | 26.2 | 126.6 | PLACA | 21 | PLACA-21-14 | 2026-10-22 | NUEVO | 2026-10-22 | 16.24 | 5.5
23472 - TERRA PPTO C (MANZANA 4) | PL - 1315 | Outinord IND 1" | Concreto | Placa entrepiso torre 1 eje 13 al 19 entre F - J apt 2210, 2211 y escalera eje 17 al 19 entre D - G costado oriental piso 19 al piso 20 | 2025-10-16 | 2025-10-30 | 2025-11-05 | 14 | 20.7 | 25.6 | 123.7 | PLACA | 21 | PLACA-21-14 | 2026-10-22 | NUEVO | 2026-10-22 | 16.24 | 4.9
23472 - TERRA PPTO C (MANZANA 4) | PL - 1315 | Outinord IND 1" | Concreto | Placa entrepiso torre 1 eje 13 al 19 entre F - J apt 2210, 2211 y escalera eje 17 al 19 entre D - G costado oriental piso 19 al piso 20 | 2025-10-16 | 2025-10-23 | 2025-10-24 | 7 | 20.7 | 22.8 | 110.1 | PLACA | 21 | PLACA-21-7 | 2026-10-22 | NUEVO | 2026-10-22 | 13.86 | 2.1
23472 - TERRA PPTO C (MANZANA 4) | PL - 1315 | Outinord IND 1" | Concreto | Placa entrepiso torre 1 eje 13 al 19 entre F - J apt 2210, 2211 y escalera eje 17 al 19 entre D - G costado oriental piso 19 al piso 20 | 2025-10-16 | 2025-10-23 | 2025-10-24 | 7 | 20.7 | 23 | 111.1 | PLACA | 21 | PLACA-21-7 | 2026-10-22 | NUEVO | 2026-10-22 | 13.86 | 2.3
23472 - TERRA PPTO C (MANZANA 4) | PL - 1315 | Outinord IND 1" | Concreto | Placa entrepiso torre 1 eje 13 al 19 entre F - J apt 2210, 2211 y escalera eje 17 al 19 entre D - G costado oriental piso 19 al piso 20 | 2025-10-16 | 2025-10-19 | 2025-10-24 | 3 | 20.7 | 18.3 | 88.4 | PLACA | 21 | PLACA-21-3 | 2026-10-22 | NUEVO | 2026-10-22 | 9.45 | -2.4
23472 - TERRA PPTO C (MANZANA 4) | PL - 1315 | Outinord IND 1" | Concreto | Placa entrepiso torre 1 eje 13 al 19 entre F - J apt 2210, 2211 y escalera eje 17 al 19 entre D - G costado oriental piso 19 al piso 20 | 2025-10-16 | 2025-10-19 | 2025-10-24 | 3 | 20.7 | 17.9 | 86.5 | PLACA | 21 | PLACA-21-3 | 2026-10-22 | NUEVO | 2026-10-22 | 9.45 | -2.8
23472 - TERRA PPTO C (MANZANA 4) | PL - 1325 | Outinord IND 1" | Concreto | Placa entre piso 1 eje 1 al 5 entre F - J apt 2202, 2203 y escalera eje 1 al 2 entre D - G costado occidental piso 20 al piso 21 | 2025-10-23 | 2025-11-20 | 2025-11-24 | 28 | 20.7 | 27 | 130.4 | PLACA | 21 | PLACA-21-28 | 2026-10-22 | NUEVO | 2026-10-22 | 21 | 6.3
23472 - TERRA PPTO C (MANZANA 4) | PL - 1325 | Outinord IND 1" | Concreto | Placa entre piso 1 eje 1 al 5 entre F - J apt 2202, 2203 y escalera eje 1 al 2 entre D - G costado occidental piso 20 al piso 21 | 2025-10-23 | 2025-11-20 | 2025-11-24 | 28 | 20.7 | 26.8 | 129.5 | PLACA | 21 | PLACA-21-28 | 2026-10-22 | NUEVO | 2026-10-22 | 21 | 6.1
23472 - TERRA PPTO C (MANZANA 4) | PL - 1325 | Outinord IND 1" | Concreto | Placa entre piso 1 eje 1 al 5 entre F - J apt 2202, 2203 y escalera eje 1 al 2 entre D - G costado occidental piso 20 al piso 21 | 2025-10-23 | 2025-11-20 | 2025-11-24 | 28 | 20.7 | 26.2 | 126.6 | PLACA | 21 | PLACA-21-28 | 2026-10-22 | NUEVO | 2026-10-22 | 21 | 5.5
23472 - TERRA PPTO C (MANZANA 4) | PL - 1325 | Outinord IND 1" | Concreto | Placa entre piso 1 eje 1 al 5 entre F - J apt 2202, 2203 y escalera eje 1 al 2 entre D - G costado occidental piso 20 al piso 21 | 2025-10-23 | 2025-11-06 | 2025-11-12 | 14 | 20.7 | 22.2 | 107.2 | PLACA | 21 | PLACA-21-14 | 2026-10-22 | NUEVO | 2026-10-22 | 16.24 | 1.5
23472 - TERRA PPTO C (MANZANA 4) | PL - 1325 | Outinord IND 1" | Concreto | Placa entre piso 1 eje 1 al 5 entre F - J apt 2202, 2203 y escalera eje 1 al 2 entre D - G costado occidental piso 20 al piso 21 | 2025-10-23 | 2025-11-06 | 2025-11-12 | 14 | 20.7 | 21.7 | 104.8 | PLACA | 21 | PLACA-21-14 | 2026-10-22 | NUEVO | 2026-10-22 | 16.24 | 1
23472 - TERRA PPTO C (MANZANA 4) | PL - 1325 | Outinord IND 1" | Concreto | Placa entre piso 1 eje 1 al 5 entre F - J apt 2202, 2203 y escalera eje 1 al 2 entre D - G costado occidental piso 20 al piso 21 | 2025-10-23 | 2025-10-30 | 2025-11-05 | 7 | 20.7 | 17.1 | 82.6 | PLACA | 21 | PLACA-21-7 | 2026-10-22 | NUEVO | 2026-10-22 | 13.86 | -3.6
23472 - TERRA PPTO C (MANZANA 4) | PL - 1325 | Outinord IND 1" | Concreto | Placa entre piso 1 eje 1 al 5 entre F - J apt 2202, 2203 y escalera eje 1 al 2 entre D - G costado occidental piso 20 al piso 21 | 2025-10-23 | 2025-10-30 | 2025-11-05 | 7 | 20.7 | 16.6 | 80.2 | PLACA | 21 | PLACA-21-7 | 2026-10-22 | NUEVO | 2026-10-22 | 13.86 | -4.1
23472 - TERRA PPTO C (MANZANA 4) | PL - 1325 | Outinord IND 1" | Concreto | Placa entre piso 1 eje 1 al 5 entre F - J apt 2202, 2203 y escalera eje 1 al 2 entre D - G costado occidental piso 20 al piso 21 | 2025-10-23 | 2025-10-26 | 2025-10-30 | 3 | 20.7 | 13.5 | 65.2 | PLACA | 21 | PLACA-21-3 | 2026-10-22 | NUEVO | 2026-10-22 | 9.45 | -7.2
23472 - TERRA PPTO C (MANZANA 4) | PL - 1325 | Outinord IND 1" | Concreto | Placa entre piso 1 eje 1 al 5 entre F - J apt 2202, 2203 y escalera eje 1 al 2 entre D - G costado occidental piso 20 al piso 21 | 2025-10-23 | 2025-10-26 | 2025-10-30 | 3 | 20.7 | 13.1 | 63.3 | PLACA | 21 | PLACA-21-3 | 2026-10-22 | NUEVO | 2026-10-22 | 9.45 | -7.6
23472 - TERRA PPTO C (MANZANA 4) | PL - 1327 | Outinord IND ayuda de bombeo | Concreto | Salón comunal placa de contrapiso eje 7´al 10 entre A - E | 2025-10-24 | 2025-11-21 | 2025-11-24 | 28 | 27.6 | 39.3 | 142.4 | PLACA | 28 | PLACA-28-28 | 2026-10-22 | NUEVO | 2026-10-22 | 28 | 11.7
23472 - TERRA PPTO C (MANZANA 4) | PL - 1327 | Outinord IND ayuda de bombeo | Concreto | Salón comunal placa de contrapiso eje 7´al 10 entre A - E | 2025-10-24 | 2025-11-21 | 2025-11-24 | 28 | 27.6 | 38.5 | 139.5 | PLACA | 28 | PLACA-28-28 | 2026-10-22 | NUEVO | 2026-10-22 | 28 | 10.9
23472 - TERRA PPTO C (MANZANA 4) | PL - 1327 | Outinord IND ayuda de bombeo | Concreto | Salón comunal placa de contrapiso eje 7´al 10 entre A - E | 2025-10-24 | 2025-11-21 | 2025-11-24 | 28 | 27.6 | 38.9 | 140.9 | PLACA | 28 | PLACA-28-28 | 2026-10-22 | NUEVO | 2026-10-22 | 28 | 11.3
23472 - TERRA PPTO C (MANZANA 4) | PL - 1327 | Outinord IND ayuda de bombeo | Concreto | Salón comunal placa de contrapiso eje 7´al 10 entre A - E | 2025-10-24 | 2025-11-07 | 2025-11-12 | 14 | 27.6 | 33.9 | 122.8 | PLACA | 28 | PLACA-28-14 | 2026-10-22 | NUEVO | 2026-10-22 | 21.65 | 6.3
23472 - TERRA PPTO C (MANZANA 4) | PL - 1327 | Outinord IND ayuda de bombeo | Concreto | Salón comunal placa de contrapiso eje 7´al 10 entre A - E | 2025-10-24 | 2025-11-07 | 2025-11-12 | 14 | 27.6 | 33.4 | 121 | PLACA | 28 | PLACA-28-14 | 2026-10-22 | NUEVO | 2026-10-22 | 21.65 | 5.8
23472 - TERRA PPTO C (MANZANA 4) | PL - 1327 | Outinord IND ayuda de bombeo | Concreto | Salón comunal placa de contrapiso eje 7´al 10 entre A - E | 2025-10-24 | 2025-10-31 | 2025-11-05 | 7 | 27.6 | 29.1 | 105.4 | PLACA | 28 | PLACA-28-7 | 2026-10-22 | NUEVO | 2026-10-22 | 18.48 | 1.5
23472 - TERRA PPTO C (MANZANA 4) | PL - 1327 | Outinord IND ayuda de bombeo | Concreto | Salón comunal placa de contrapiso eje 7´al 10 entre A - E | 2025-10-24 | 2025-10-31 | 2025-11-05 | 7 | 27.6 | 28.8 | 104.3 | PLACA | 28 | PLACA-28-7 | 2026-10-22 | NUEVO | 2026-10-22 | 18.48 | 1.2
23472 - TERRA PPTO C (MANZANA 4) | PL - 1327 | Outinord IND ayuda de bombeo | Concreto | Salón comunal placa de contrapiso eje 7´al 10 entre A - E | 2025-10-24 | 2025-10-28 | 2025-10-31 | 4 | 27.6 | 26.6 | 96.4 | PLACA | 28 | PLACA-28-4 | 2026-10-22 | NUEVO | 2026-10-22 | 14.07 | -1
23472 - TERRA PPTO C (MANZANA 4) | PL - 1327 | Outinord IND ayuda de bombeo | Concreto | Salón comunal placa de contrapiso eje 7´al 10 entre A - E | 2025-10-24 | 2025-10-28 | 2025-10-31 | 4 | 27.6 | 26.1 | 94.6 | PLACA | 28 | PLACA-28-4 | 2026-10-22 | NUEVO | 2026-10-22 | 14.07 | -1.5
23472 - TERRA PPTO C (MANZANA 4) | PL - 1328 | Outinord IND ayuda de bombeo | Concreto | Salón comunal placa de contrapiso eje 7´al 10 entre A - E | 2025-10-24 | 2025-11-21 | 2025-11-24 | 28 | 27.6 | 35.2 | 127.5 | PLACA | 28 | PLACA-28-28 | 2026-10-22 | NUEVO | 2026-10-22 | 28 | 7.6
23472 - TERRA PPTO C (MANZANA 4) | PL - 1328 | Outinord IND ayuda de bombeo | Concreto | Salón comunal placa de contrapiso eje 7´al 10 entre A - E | 2025-10-24 | 2025-11-21 | 2025-11-24 | 28 | 27.6 | 34 | 123.2 | PLACA | 28 | PLACA-28-28 | 2026-10-22 | NUEVO | 2026-10-22 | 28 | 6.4
23472 - TERRA PPTO C (MANZANA 4) | PL - 1328 | Outinord IND ayuda de bombeo | Concreto | Salón comunal placa de contrapiso eje 7´al 10 entre A - E | 2025-10-24 | 2025-11-21 | 2025-11-24 | 28 | 27.6 | 33.7 | 122.1 | PLACA | 28 | PLACA-28-28 | 2026-10-22 | NUEVO | 2026-10-22 | 28 | 6.1
23472 - TERRA PPTO C (MANZANA 4) | PL - 1328 | Outinord IND ayuda de bombeo | Concreto | Salón comunal placa de contrapiso eje 7´al 10 entre A - E | 2025-10-24 | 2025-11-07 | 2025-11-12 | 14 | 27.6 | 28.3 | 102.5 | PLACA | 28 | PLACA-28-14 | 2026-10-22 | NUEVO | 2026-10-22 | 21.65 | 0.7
23472 - TERRA PPTO C (MANZANA 4) | PL - 1328 | Outinord IND ayuda de bombeo | Concreto | Salón comunal placa de contrapiso eje 7´al 10 entre A - E | 2025-10-24 | 2025-11-07 | 2025-11-12 | 14 | 27.6 | 27.6 | 100 | PLACA | 28 | PLACA-28-14 | 2026-10-22 | NUEVO | 2026-10-22 | 21.65 | 0
23472 - TERRA PPTO C (MANZANA 4) | PL - 1328 | Outinord IND ayuda de bombeo | Concreto | Salón comunal placa de contrapiso eje 7´al 10 entre A - E | 2025-10-24 | 2025-10-31 | 2025-11-05 | 7 | 27.6 | 22.8 | 82.6 | PLACA | 28 | PLACA-28-7 | 2026-10-22 | NUEVO | 2026-10-22 | 18.48 | -4.8
23472 - TERRA PPTO C (MANZANA 4) | PL - 1328 | Outinord IND ayuda de bombeo | Concreto | Salón comunal placa de contrapiso eje 7´al 10 entre A - E | 2025-10-24 | 2025-10-31 | 2025-11-05 | 7 | 27.6 | 22.5 | 81.5 | PLACA | 28 | PLACA-28-7 | 2026-10-22 | NUEVO | 2026-10-22 | 18.48 | -5.1
23472 - TERRA PPTO C (MANZANA 4) | PL - 1328 | Outinord IND ayuda de bombeo | Concreto | Salón comunal placa de contrapiso eje 7´al 10 entre A - E | 2025-10-24 | 2025-10-28 | 2025-10-31 | 4 | 27.6 | 17.7 | 64.1 | PLACA | 28 | PLACA-28-4 | 2026-10-22 | NUEVO | 2026-10-22 | 14.07 | -9.9
23472 - TERRA PPTO C (MANZANA 4) | PL - 1328 | Outinord IND ayuda de bombeo | Concreto | Salón comunal placa de contrapiso eje 7´al 10 entre A - E | 2025-10-24 | 2025-10-28 | 2025-10-31 | 4 | 27.6 | 17.3 | 62.7 | PLACA | 28 | PLACA-28-4 | 2026-10-22 | NUEVO | 2026-10-22 | 14.07 | -10.3
23472 - TERRA PPTO C (MANZANA 4) | PL - 1329 | Outinord IND 1" | Concreto | Placa entrepiso torre 1 eje 13 al 19 entre A - E apt 2308 - 2309 | 2025-10-24 | 2025-11-21 | 2025-11-24 | 28 | 20.7 | 30.4 | 146.9 | PLACA | 21 | PLACA-21-28 | 2026-10-22 | NUEVO | 2026-10-22 | 21 | 9.7
23472 - TERRA PPTO C (MANZANA 4) | PL - 1329 | Outinord IND 1" | Concreto | Placa entrepiso torre 1 eje 13 al 19 entre A - E apt 2308 - 2309 | 2025-10-24 | 2025-11-21 | 2025-11-24 | 28 | 20.7 | 30 | 144.9 | PLACA | 21 | PLACA-21-28 | 2026-10-22 | NUEVO | 2026-10-22 | 21 | 9.3
23472 - TERRA PPTO C (MANZANA 4) | PL - 1329 | Outinord IND 1" | Concreto | Placa entrepiso torre 1 eje 13 al 19 entre A - E apt 2308 - 2309 | 2025-10-24 | 2025-11-21 | 2025-11-24 | 28 | 20.7 | 29.3 | 141.5 | PLACA | 21 | PLACA-21-28 | 2026-10-22 | NUEVO | 2026-10-22 | 21 | 8.6
23472 - TERRA PPTO C (MANZANA 4) | PL - 1329 | Outinord IND 1" | Concreto | Placa entrepiso torre 1 eje 13 al 19 entre A - E apt 2308 - 2309 | 2025-10-24 | 2025-11-07 | 2025-11-12 | 14 | 20.7 | 26.6 | 128.5 | PLACA | 21 | PLACA-21-14 | 2026-10-22 | NUEVO | 2026-10-22 | 16.24 | 5.9
23472 - TERRA PPTO C (MANZANA 4) | PL - 1329 | Outinord IND 1" | Concreto | Placa entrepiso torre 1 eje 13 al 19 entre A - E apt 2308 - 2309 | 2025-10-24 | 2025-11-07 | 2025-11-12 | 14 | 20.7 | 25.5 | 123.2 | PLACA | 21 | PLACA-21-14 | 2026-10-22 | NUEVO | 2026-10-22 | 16.24 | 4.8
23472 - TERRA PPTO C (MANZANA 4) | PL - 1329 | Outinord IND 1" | Concreto | Placa entrepiso torre 1 eje 13 al 19 entre A - E apt 2308 - 2309 | 2025-10-24 | 2025-10-31 | 2025-11-05 | 7 | 20.7 | 22 | 106.3 | PLACA | 21 | PLACA-21-7 | 2026-10-22 | NUEVO | 2026-10-22 | 13.86 | 1.3
23472 - TERRA PPTO C (MANZANA 4) | PL - 1329 | Outinord IND 1" | Concreto | Placa entrepiso torre 1 eje 13 al 19 entre A - E apt 2308 - 2309 | 2025-10-24 | 2025-10-31 | 2025-11-05 | 7 | 20.7 | 21.7 | 104.8 | PLACA | 21 | PLACA-21-7 | 2026-10-22 | NUEVO | 2026-10-22 | 13.86 | 1
23472 - TERRA PPTO C (MANZANA 4) | PL - 1329 | Outinord IND 1" | Concreto | Placa entrepiso torre 1 eje 13 al 19 entre A - E apt 2308 - 2309 | 2025-10-24 | 2025-10-28 | 2025-10-31 | 4 | 20.7 | 19.1 | 92.3 | PLACA | 21 | PLACA-21-4 | 2026-10-22 | NUEVO | 2026-10-22 | 10.55 | -1.6
23472 - TERRA PPTO C (MANZANA 4) | PL - 1329 | Outinord IND 1" | Concreto | Placa entrepiso torre 1 eje 13 al 19 entre A - E apt 2308 - 2309 | 2025-10-24 | 2025-10-28 | 2025-10-31 | 4 | 20.7 | 19.8 | 95.7 | PLACA | 21 | PLACA-21-4 | 2026-10-22 | NUEVO | 2026-10-22 | 10.55 | -0.9
23472 - TERRA PPTO C (MANZANA 4) | PL - 1331 | Outinord IND 1" | Concreto | Placa entre piso torre 1 eje 13 al 19 entre F - J apt 2310, 2311 y escalera eje 17 al 19 entre D - G costado oriental piso 20 al piso 21 | 2025-10-25 | 2025-11-22 | 2025-11-24 | 28 | 20.7 | 24 | 115.9 | PLACA | 21 | PLACA-21-28 | 2026-10-22 | NUEVO | 2026-10-22 | 21 | 3.3
23472 - TERRA PPTO C (MANZANA 4) | PL - 1331 | Outinord IND 1" | Concreto | Placa entre piso torre 1 eje 13 al 19 entre F - J apt 2310, 2311 y escalera eje 17 al 19 entre D - G costado oriental piso 20 al piso 21 | 2025-10-25 | 2025-11-22 | 2025-11-24 | 28 | 20.7 | 23.7 | 114.5 | PLACA | 21 | PLACA-21-28 | 2026-10-22 | NUEVO | 2026-10-22 | 21 | 3
23472 - TERRA PPTO C (MANZANA 4) | PL - 1331 | Outinord IND 1" | Concreto | Placa entre piso torre 1 eje 13 al 19 entre F - J apt 2310, 2311 y escalera eje 17 al 19 entre D - G costado oriental piso 20 al piso 21 | 2025-10-25 | 2025-11-22 | 2025-11-24 | 28 | 20.7 | 24.1 | 116.4 | PLACA | 21 | PLACA-21-28 | 2026-10-22 | NUEVO | 2026-10-22 | 21 | 3.4
23472 - TERRA PPTO C (MANZANA 4) | PL - 1331 | Outinord IND 1" | Concreto | Placa entre piso torre 1 eje 13 al 19 entre F - J apt 2310, 2311 y escalera eje 17 al 19 entre D - G costado oriental piso 20 al piso 21 | 2025-10-25 | 2025-11-08 | 2025-11-12 | 14 | 20.7 | 19.3 | 93.2 | PLACA | 21 | PLACA-21-14 | 2026-10-22 | NUEVO | 2026-10-22 | 16.24 | -1.4
23472 - TERRA PPTO C (MANZANA 4) | PL - 1331 | Outinord IND 1" | Concreto | Placa entre piso torre 1 eje 13 al 19 entre F - J apt 2310, 2311 y escalera eje 17 al 19 entre D - G costado oriental piso 20 al piso 21 | 2025-10-25 | 2025-11-08 | 2025-11-12 | 14 | 20.7 | 19.8 | 95.7 | PLACA | 21 | PLACA-21-14 | 2026-10-22 | NUEVO | 2026-10-22 | 16.24 | -0.9
23472 - TERRA PPTO C (MANZANA 4) | PL - 1331 | Outinord IND 1" | Concreto | Placa entre piso torre 1 eje 13 al 19 entre F - J apt 2310, 2311 y escalera eje 17 al 19 entre D - G costado oriental piso 20 al piso 21 | 2025-10-25 | 2025-11-01 | 2025-11-05 | 7 | 20.7 | 16.5 | 79.7 | PLACA | 21 | PLACA-21-7 | 2026-10-22 | NUEVO | 2026-10-22 | 13.86 | -4.2
23472 - TERRA PPTO C (MANZANA 4) | PL - 1331 | Outinord IND 1" | Concreto | Placa entre piso torre 1 eje 13 al 19 entre F - J apt 2310, 2311 y escalera eje 17 al 19 entre D - G costado oriental piso 20 al piso 21 | 2025-10-25 | 2025-11-01 | 2025-11-05 | 7 | 20.7 | 15.9 | 76.8 | PLACA | 21 | PLACA-21-7 | 2026-10-22 | NUEVO | 2026-10-22 | 13.86 | -4.8
23472 - TERRA PPTO C (MANZANA 4) | PL - 1331 | Outinord IND 1" | Concreto | Placa entre piso torre 1 eje 13 al 19 entre F - J apt 2310, 2311 y escalera eje 17 al 19 entre D - G costado oriental piso 20 al piso 21 | 2025-10-25 | 2025-10-28 | 2025-10-30 | 3 | 20.7 | 13 | 62.8 | PLACA | 21 | PLACA-21-3 | 2026-10-22 | NUEVO | 2026-10-22 | 9.45 | -7.7
23472 - TERRA PPTO C (MANZANA 4) | PL - 1331 | Outinord IND 1" | Concreto | Placa entre piso torre 1 eje 13 al 19 entre F - J apt 2310, 2311 y escalera eje 17 al 19 entre D - G costado oriental piso 20 al piso 21 | 2025-10-25 | 2025-10-28 | 2025-10-30 | 3 | 20.7 | 12.3 | 59.4 | PLACA | 21 | PLACA-21-3 | 2026-10-22 | NUEVO | 2026-10-22 | 9.45 | -8.4
23472 - TERRA PPTO C (MANZANA 4) | PL - 1332 | Outinord IND ayudante de bombeo | Concreto | Alistado de cubierta torre 2 eje 7´al 13 entre A - J | 2025-10-27 | 2025-11-24 | 2025-11-26 | 28 | 20.7 | 18.9 | 91.3 | AUTOCOMPAC | 21 | AUTOCOMPAC-21-28 | 2026-10-22 | NUEVO | 2026-10-22 |  | -1.8
23472 - TERRA PPTO C (MANZANA 4) | PL - 1332 | Outinord IND ayudante de bombeo | Concreto | Alistado de cubierta torre 2 eje 7´al 13 entre A - J | 2025-10-27 | 2025-11-24 | 2025-11-26 | 28 | 20.7 | 19.5 | 94.2 | AUTOCOMPAC | 21 | AUTOCOMPAC-21-28 | 2026-10-22 | NUEVO | 2026-10-22 |  | -1.2
23472 - TERRA PPTO C (MANZANA 4) | PL - 1332 | Outinord IND ayudante de bombeo | Concreto | Alistado de cubierta torre 2 eje 7´al 13 entre A - J | 2025-10-27 | 2025-11-24 | 2025-11-26 | 28 | 20.7 | 19.3 | 93.2 | AUTOCOMPAC | 21 | AUTOCOMPAC-21-28 | 2026-10-22 | NUEVO | 2026-10-22 |  | -1.4
23472 - TERRA PPTO C (MANZANA 4) | PL - 1332 | Outinord IND ayudante de bombeo | Concreto | Alistado de cubierta torre 2 eje 7´al 13 entre A - J | 2025-10-27 | 2025-11-10 | 2025-11-12 | 14 | 20.7 | 15.6 | 75.4 | AUTOCOMPAC | 21 | AUTOCOMPAC-21-14 | 2026-10-22 | NUEVO | 2026-10-22 |  | -5.1
23472 - TERRA PPTO C (MANZANA 4) | PL - 1332 | Outinord IND ayudante de bombeo | Concreto | Alistado de cubierta torre 2 eje 7´al 13 entre A - J | 2025-10-27 | 2025-11-10 | 2025-11-12 | 14 | 20.7 | 16 | 77.3 | AUTOCOMPAC | 21 | AUTOCOMPAC-21-14 | 2026-10-22 | NUEVO | 2026-10-22 |  | -4.7
23472 - TERRA PPTO C (MANZANA 4) | PL - 1332 | Outinord IND ayudante de bombeo | Concreto | Alistado de cubierta torre 2 eje 7´al 13 entre A - J | 2025-10-27 | 2025-11-03 | 2025-11-05 | 7 | 20.7 | 13.1 | 63.3 | AUTOCOMPAC | 21 | AUTOCOMPAC-21-7 | 2026-10-22 | NUEVO | 2026-10-22 |  | -7.6
23472 - TERRA PPTO C (MANZANA 4) | PL - 1332 | Outinord IND ayudante de bombeo | Concreto | Alistado de cubierta torre 2 eje 7´al 13 entre A - J | 2025-10-27 | 2025-11-03 | 2025-11-05 | 7 | 20.7 | 13.6 | 65.7 | AUTOCOMPAC | 21 | AUTOCOMPAC-21-7 | 2026-10-22 | NUEVO | 2026-10-22 |  | -7.1
23472 - TERRA PPTO C (MANZANA 4) | PL - 1332 | Outinord IND ayudante de bombeo | Concreto | Alistado de cubierta torre 2 eje 7´al 13 entre A - J | 2025-10-27 | 2025-10-30 | 2025-11-05 | 3 | 20.7 | 8.7 | 42 | AUTOCOMPAC | 21 | AUTOCOMPAC-21-3 | 2026-10-22 | NUEVO | 2026-10-22 |  | -12
23472 - TERRA PPTO C (MANZANA 4) | PL - 1332 | Outinord IND ayudante de bombeo | Concreto | Alistado de cubierta torre 2 eje 7´al 13 entre A - J | 2025-10-27 | 2025-10-30 | 2025-11-05 | 3 | 20.7 | 8.3 | 40.1 | AUTOCOMPAC | 21 | AUTOCOMPAC-21-3 | 2026-10-22 | NUEVO | 2026-10-22 |  | -12.4
23472 - TERRA PPTO C (MANZANA 4) | PL - 1334 | Outinord IND con fibra de polipropileno | Concreto | Alistado de piso cubierta eje 7 al 1 entre A - J | 2025-10-28 | 2025-11-25 | 2025-11-26 | 28 | 20.7 | 28.3 | 136.7 | AUTOCOMPAC | 21 | AUTOCOMPAC-21-28 | 2026-10-22 | NUEVO | 2026-10-22 |  | 7.6
23472 - TERRA PPTO C (MANZANA 4) | PL - 1334 | Outinord IND con fibra de polipropileno | Concreto | Alistado de piso cubierta eje 7 al 1 entre A - J | 2025-10-28 | 2025-11-25 | 2025-11-26 | 28 | 20.7 | 28.7 | 138.6 | AUTOCOMPAC | 21 | AUTOCOMPAC-21-28 | 2026-10-22 | NUEVO | 2026-10-22 |  | 8
23472 - TERRA PPTO C (MANZANA 4) | PL - 1334 | Outinord IND con fibra de polipropileno | Concreto | Alistado de piso cubierta eje 7 al 1 entre A - J | 2025-10-28 | 2025-11-25 | 2025-11-26 | 28 | 20.7 | 28 | 135.3 | AUTOCOMPAC | 21 | AUTOCOMPAC-21-28 | 2026-10-22 | NUEVO | 2026-10-22 |  | 7.3
23472 - TERRA PPTO C (MANZANA 4) | PL - 1334 | Outinord IND con fibra de polipropileno | Concreto | Alistado de piso cubierta eje 7 al 1 entre A - J | 2025-10-28 | 2025-11-11 | 2025-11-12 | 14 | 20.7 | 24.9 | 120.3 | AUTOCOMPAC | 21 | AUTOCOMPAC-21-14 | 2026-10-22 | NUEVO | 2026-10-22 |  | 4.2
23472 - TERRA PPTO C (MANZANA 4) | PL - 1334 | Outinord IND con fibra de polipropileno | Concreto | Alistado de piso cubierta eje 7 al 1 entre A - J | 2025-10-28 | 2025-11-11 | 2025-11-12 | 14 | 20.7 | 24.4 | 117.9 | AUTOCOMPAC | 21 | AUTOCOMPAC-21-14 | 2026-10-22 | NUEVO | 2026-10-22 |  | 3.7
23472 - TERRA PPTO C (MANZANA 4) | PL - 1334 | Outinord IND con fibra de polipropileno | Concreto | Alistado de piso cubierta eje 7 al 1 entre A - J | 2025-10-28 | 2025-11-04 | 2025-11-06 | 7 | 20.7 | 21.6 | 104.3 | AUTOCOMPAC | 21 | AUTOCOMPAC-21-7 | 2026-10-22 | NUEVO | 2026-10-22 |  | 0.9
23472 - TERRA PPTO C (MANZANA 4) | PL - 1334 | Outinord IND con fibra de polipropileno | Concreto | Alistado de piso cubierta eje 7 al 1 entre A - J | 2025-10-28 | 2025-11-04 | 2025-11-06 | 7 | 20.7 | 21.1 | 101.9 | AUTOCOMPAC | 21 | AUTOCOMPAC-21-7 | 2026-10-22 | NUEVO | 2026-10-22 |  | 0.4
23472 - TERRA PPTO C (MANZANA 4) | PL - 1334 | Outinord IND con fibra de polipropileno | Concreto | Alistado de piso cubierta eje 7 al 1 entre A - J | 2025-10-28 | 2025-10-31 | 2025-11-05 | 3 | 20.7 | 16 | 77.3 | AUTOCOMPAC | 21 | AUTOCOMPAC-21-3 | 2026-10-22 | NUEVO | 2026-10-22 |  | -4.7
23472 - TERRA PPTO C (MANZANA 4) | PL - 1334 | Outinord IND con fibra de polipropileno | Concreto | Alistado de piso cubierta eje 7 al 1 entre A - J | 2025-10-28 | 2025-10-31 | 2025-11-05 | 3 | 20.7 | 15.5 | 74.9 | AUTOCOMPAC | 21 | AUTOCOMPAC-21-3 | 2026-10-22 | NUEVO | 2026-10-22 |  | -5.2
23472 - TERRA PPTO C (MANZANA 4) | PL - 1335 | Outinord IND 1" | Concreto | Placa entrepiso torre 1 eje 6 al 13 entre A - E apt 2306 - 2307 | 2025-10-28 | 2025-11-25 | 2025-11-26 | 28 | 20.7 | 28.9 | 139.6 | PLACA | 21 | PLACA-21-28 | 2026-10-22 | NUEVO | 2026-10-22 | 21 | 8.2
23472 - TERRA PPTO C (MANZANA 4) | PL - 1335 | Outinord IND 1" | Concreto | Placa entrepiso torre 1 eje 6 al 13 entre A - E apt 2306 - 2307 | 2025-10-28 | 2025-11-25 | 2025-11-26 | 28 | 20.7 | 28.3 | 136.7 | PLACA | 21 | PLACA-21-28 | 2026-10-22 | NUEVO | 2026-10-22 | 21 | 7.6
23472 - TERRA PPTO C (MANZANA 4) | PL - 1335 | Outinord IND 1" | Concreto | Placa entrepiso torre 1 eje 6 al 13 entre A - E apt 2306 - 2307 | 2025-10-28 | 2025-11-25 | 2025-11-26 | 28 | 20.7 | 28.7 | 138.6 | PLACA | 21 | PLACA-21-28 | 2026-10-22 | NUEVO | 2026-10-22 | 21 | 8
23472 - TERRA PPTO C (MANZANA 4) | PL - 1335 | Outinord IND 1" | Concreto | Placa entrepiso torre 1 eje 6 al 13 entre A - E apt 2306 - 2307 | 2025-10-28 | 2025-11-11 | 2025-11-12 | 14 | 20.7 | 23.6 | 114 | PLACA | 21 | PLACA-21-14 | 2026-10-22 | NUEVO | 2026-10-22 | 16.24 | 2.9
23472 - TERRA PPTO C (MANZANA 4) | PL - 1335 | Outinord IND 1" | Concreto | Placa entrepiso torre 1 eje 6 al 13 entre A - E apt 2306 - 2307 | 2025-10-28 | 2025-11-11 | 2025-11-12 | 14 | 20.7 | 23.2 | 112.1 | PLACA | 21 | PLACA-21-14 | 2026-10-22 | NUEVO | 2026-10-22 | 16.24 | 2.5
23472 - TERRA PPTO C (MANZANA 4) | PL - 1335 | Outinord IND 1" | Concreto | Placa entrepiso torre 1 eje 6 al 13 entre A - E apt 2306 - 2307 | 2025-10-28 | 2025-11-04 | 2025-11-06 | 7 | 20.7 | 20.1 | 97.1 | PLACA | 21 | PLACA-21-7 | 2026-10-22 | NUEVO | 2026-10-22 | 13.86 | -0.6
23472 - TERRA PPTO C (MANZANA 4) | PL - 1335 | Outinord IND 1" | Concreto | Placa entrepiso torre 1 eje 6 al 13 entre A - E apt 2306 - 2307 | 2025-10-28 | 2025-11-04 | 2025-11-06 | 7 | 20.7 | 19.4 | 93.7 | PLACA | 21 | PLACA-21-7 | 2026-10-22 | NUEVO | 2026-10-22 | 13.86 | -1.3
23472 - TERRA PPTO C (MANZANA 4) | PL - 1335 | Outinord IND 1" | Concreto | Placa entrepiso torre 1 eje 6 al 13 entre A - E apt 2306 - 2307 | 2025-10-28 | 2025-10-31 | 2025-11-05 | 3 | 20.7 | 16.2 | 78.3 | PLACA | 21 | PLACA-21-3 | 2026-10-22 | NUEVO | 2026-10-22 | 9.45 | -4.5
23472 - TERRA PPTO C (MANZANA 4) | PL - 1335 | Outinord IND 1" | Concreto | Placa entrepiso torre 1 eje 6 al 13 entre A - E apt 2306 - 2307 | 2025-10-28 | 2025-10-31 | 2025-11-05 | 3 | 20.7 | 15.7 | 75.8 | PLACA | 21 | PLACA-21-3 | 2026-10-22 | NUEVO | 2026-10-22 | 9.45 | -5
23472 - TERRA PPTO C (MANZANA 4) | PL - 1337 | Industrializado con ayudante de bombeo | Concreto | Salón comunal placa de contrapiso eje 1 al 7´entre A - E | 2025-10-29 | 2025-11-26 | 2025-11-28 | 28 | 27.6 | 43.6 | 158 | PLACA | 28 | PLACA-28-28 | 2026-10-22 | NUEVO | 2026-10-22 | 28 | 16
23472 - TERRA PPTO C (MANZANA 4) | PL - 1337 | Industrializado con ayudante de bombeo | Concreto | Salón comunal placa de contrapiso eje 1 al 7´entre A - E | 2025-10-29 | 2025-11-26 | 2025-11-28 | 28 | 27.6 | 43.9 | 159.1 | PLACA | 28 | PLACA-28-28 | 2026-10-22 | NUEVO | 2026-10-22 | 28 | 16.3
23472 - TERRA PPTO C (MANZANA 4) | PL - 1337 | Industrializado con ayudante de bombeo | Concreto | Salón comunal placa de contrapiso eje 1 al 7´entre A - E | 2025-10-29 | 2025-11-26 | 2025-11-28 | 28 | 27.6 | 43.3 | 156.9 | PLACA | 28 | PLACA-28-28 | 2026-10-22 | NUEVO | 2026-10-22 | 28 | 15.7
23472 - TERRA PPTO C (MANZANA 4) | PL - 1337 | Industrializado con ayudante de bombeo | Concreto | Salón comunal placa de contrapiso eje 1 al 7´entre A - E | 2025-10-29 | 2025-11-12 | 2025-11-13 | 14 | 27.6 | 40.2 | 145.7 | PLACA | 28 | PLACA-28-14 | 2026-10-22 | NUEVO | 2026-10-22 | 21.65 | 12.6
23472 - TERRA PPTO C (MANZANA 4) | PL - 1337 | Industrializado con ayudante de bombeo | Concreto | Salón comunal placa de contrapiso eje 1 al 7´entre A - E | 2025-10-29 | 2025-11-12 | 2025-11-13 | 14 | 27.6 | 40.7 | 147.5 | PLACA | 28 | PLACA-28-14 | 2026-10-22 | NUEVO | 2026-10-22 | 21.65 | 13.1
23472 - TERRA PPTO C (MANZANA 4) | PL - 1337 | Industrializado con ayudante de bombeo | Concreto | Salón comunal placa de contrapiso eje 1 al 7´entre A - E | 2025-10-29 | 2025-11-05 | 2025-11-06 | 7 | 27.6 | 34.5 | 125 | PLACA | 28 | PLACA-28-7 | 2026-10-22 | NUEVO | 2026-10-22 | 18.48 | 6.9
23472 - TERRA PPTO C (MANZANA 4) | PL - 1337 | Industrializado con ayudante de bombeo | Concreto | Salón comunal placa de contrapiso eje 1 al 7´entre A - E | 2025-10-29 | 2025-11-05 | 2025-11-06 | 7 | 27.6 | 34.1 | 123.6 | PLACA | 28 | PLACA-28-7 | 2026-10-22 | NUEVO | 2026-10-22 | 18.48 | 6.5
23472 - TERRA PPTO C (MANZANA 4) | PL - 1337 | Industrializado con ayudante de bombeo | Concreto | Salón comunal placa de contrapiso eje 1 al 7´entre A - E | 2025-10-29 | 2025-11-01 | 2025-11-05 | 3 | 27.6 | 30.5 | 110.5 | PLACA | 28 | PLACA-28-3 | 2026-10-22 | NUEVO | 2026-10-22 | 12.6 | 2.9
23472 - TERRA PPTO C (MANZANA 4) | PL - 1337 | Industrializado con ayudante de bombeo | Concreto | Salón comunal placa de contrapiso eje 1 al 7´entre A - E | 2025-10-29 | 2025-11-01 | 2025-11-05 | 3 | 27.6 | 29.9 | 108.3 | PLACA | 28 | PLACA-28-3 | 2026-10-22 | NUEVO | 2026-10-22 | 12.6 | 2.3
23472 - TERRA PPTO C (MANZANA 4) | PL - 1338 | IND con ayudante bombeo | Concreto | Salón comunal placa de contrapiso eje 1 al 7´entre A - E | 2025-10-29 | 2025-11-26 | 2025-11-28 | 28 | 27.6 | 44.4 | 160.9 | PLACA | 28 | PLACA-28-28 | 2026-10-22 | NUEVO | 2026-10-22 | 28 | 16.8
23472 - TERRA PPTO C (MANZANA 4) | PL - 1338 | IND con ayudante bombeo | Concreto | Salón comunal placa de contrapiso eje 1 al 7´entre A - E | 2025-10-29 | 2025-11-26 | 2025-11-28 | 28 | 27.6 | 43.9 | 159.1 | PLACA | 28 | PLACA-28-28 | 2026-10-22 | NUEVO | 2026-10-22 | 28 | 16.3
23472 - TERRA PPTO C (MANZANA 4) | PL - 1338 | IND con ayudante bombeo | Concreto | Salón comunal placa de contrapiso eje 1 al 7´entre A - E | 2025-10-29 | 2025-11-26 | 2025-11-28 | 28 | 27.6 | 43.3 | 156.9 | PLACA | 28 | PLACA-28-28 | 2026-10-22 | NUEVO | 2026-10-22 | 28 | 15.7
23472 - TERRA PPTO C (MANZANA 4) | PL - 1338 | IND con ayudante bombeo | Concreto | Salón comunal placa de contrapiso eje 1 al 7´entre A - E | 2025-10-29 | 2025-11-12 | 2025-11-13 | 14 | 27.6 | 39 | 141.3 | PLACA | 28 | PLACA-28-14 | 2026-10-22 | NUEVO | 2026-10-22 | 21.65 | 11.4
23472 - TERRA PPTO C (MANZANA 4) | PL - 1338 | IND con ayudante bombeo | Concreto | Salón comunal placa de contrapiso eje 1 al 7´entre A - E | 2025-10-29 | 2025-11-12 | 2025-11-13 | 14 | 27.6 | 38.7 | 140.2 | PLACA | 28 | PLACA-28-14 | 2026-10-22 | NUEVO | 2026-10-22 | 21.65 | 11.1
23472 - TERRA PPTO C (MANZANA 4) | PL - 1338 | IND con ayudante bombeo | Concreto | Salón comunal placa de contrapiso eje 1 al 7´entre A - E | 2025-10-29 | 2025-11-05 | 2025-11-06 | 7 | 27.6 | 33 | 119.6 | PLACA | 28 | PLACA-28-7 | 2026-10-22 | NUEVO | 2026-10-22 | 18.48 | 5.4
23472 - TERRA PPTO C (MANZANA 4) | PL - 1338 | IND con ayudante bombeo | Concreto | Salón comunal placa de contrapiso eje 1 al 7´entre A - E | 2025-10-29 | 2025-11-05 | 2025-11-06 | 7 | 27.6 | 32.6 | 118.1 | PLACA | 28 | PLACA-28-7 | 2026-10-22 | NUEVO | 2026-10-22 | 18.48 | 5
23472 - TERRA PPTO C (MANZANA 4) | PL - 1338 | IND con ayudante bombeo | Concreto | Salón comunal placa de contrapiso eje 1 al 7´entre A - E | 2025-10-29 | 2025-11-01 | 2025-11-05 | 3 | 27.6 | 28 | 101.4 | PLACA | 28 | PLACA-28-3 | 2026-10-22 | NUEVO | 2026-10-22 | 12.6 | 0.4
23472 - TERRA PPTO C (MANZANA 4) | PL - 1338 | IND con ayudante bombeo | Concreto | Salón comunal placa de contrapiso eje 1 al 7´entre A - E | 2025-10-29 | 2025-11-01 | 2025-11-05 | 3 | 27.6 | 27.5 | 99.6 | PLACA | 28 | PLACA-28-3 | 2026-10-22 | NUEVO | 2026-10-22 | 12.6 | -0.1
23472 - TERRA PPTO C (MANZANA 4) | PL - 1339 | Outinord IND 1" | Concreto | Placa entrepiso torre 1 eje 6 al 13 entre F - J apt 2301 - 2312 y placa contrapiso futuro comercio torre 3 | 2025-10-29 | 2025-11-26 | 2025-11-28 | 28 | 20.7 | 31.1 | 150.2 | PLACA | 21 | PLACA-21-28 | 2026-10-22 | NUEVO | 2026-10-22 | 21 | 10.4
23472 - TERRA PPTO C (MANZANA 4) | PL - 1339 | Outinord IND 1" | Concreto | Placa entrepiso torre 1 eje 6 al 13 entre F - J apt 2301 - 2312 y placa contrapiso futuro comercio torre 3 | 2025-10-29 | 2025-11-26 | 2025-11-28 | 28 | 20.7 | 30.4 | 146.9 | PLACA | 21 | PLACA-21-28 | 2026-10-22 | NUEVO | 2026-10-22 | 21 | 9.7
23472 - TERRA PPTO C (MANZANA 4) | PL - 1339 | Outinord IND 1" | Concreto | Placa entrepiso torre 1 eje 6 al 13 entre F - J apt 2301 - 2312 y placa contrapiso futuro comercio torre 3 | 2025-10-29 | 2025-11-26 | 2025-11-28 | 28 | 20.7 | 30.6 | 147.8 | PLACA | 21 | PLACA-21-28 | 2026-10-22 | NUEVO | 2026-10-22 | 21 | 9.9
23472 - TERRA PPTO C (MANZANA 4) | PL - 1339 | Outinord IND 1" | Concreto | Placa entrepiso torre 1 eje 6 al 13 entre F - J apt 2301 - 2312 y placa contrapiso futuro comercio torre 3 | 2025-10-29 | 2025-11-12 | 2025-11-13 | 14 | 20.7 | 25.1 | 121.3 | PLACA | 21 | PLACA-21-14 | 2026-10-22 | NUEVO | 2026-10-22 | 16.24 | 4.4
23472 - TERRA PPTO C (MANZANA 4) | PL - 1339 | Outinord IND 1" | Concreto | Placa entrepiso torre 1 eje 6 al 13 entre F - J apt 2301 - 2312 y placa contrapiso futuro comercio torre 3 | 2025-10-29 | 2025-11-12 | 2025-11-13 | 14 | 20.7 | 25.7 | 124.2 | PLACA | 21 | PLACA-21-14 | 2026-10-22 | NUEVO | 2026-10-22 | 16.24 | 5
23472 - TERRA PPTO C (MANZANA 4) | PL - 1339 | Outinord IND 1" | Concreto | Placa entrepiso torre 1 eje 6 al 13 entre F - J apt 2301 - 2312 y placa contrapiso futuro comercio torre 3 | 2025-10-29 | 2025-11-05 | 2025-11-06 | 7 | 20.7 | 22.1 | 106.8 | PLACA | 21 | PLACA-21-7 | 2026-10-22 | NUEVO | 2026-10-22 | 13.86 | 1.4
23472 - TERRA PPTO C (MANZANA 4) | PL - 1339 | Outinord IND 1" | Concreto | Placa entrepiso torre 1 eje 6 al 13 entre F - J apt 2301 - 2312 y placa contrapiso futuro comercio torre 3 | 2025-10-29 | 2025-11-05 | 2025-11-06 | 7 | 20.7 | 22.7 | 109.7 | PLACA | 21 | PLACA-21-7 | 2026-10-22 | NUEVO | 2026-10-22 | 13.86 | 2
23472 - TERRA PPTO C (MANZANA 4) | PL - 1339 | Outinord IND 1" | Concreto | Placa entrepiso torre 1 eje 6 al 13 entre F - J apt 2301 - 2312 y placa contrapiso futuro comercio torre 3 | 2025-10-29 | 2025-11-01 | 2025-11-05 | 3 | 20.7 | 19.5 | 94.2 | PLACA | 21 | PLACA-21-3 | 2026-10-22 | NUEVO | 2026-10-22 | 9.45 | -1.2
23472 - TERRA PPTO C (MANZANA 4) | PL - 1339 | Outinord IND 1" | Concreto | Placa entrepiso torre 1 eje 6 al 13 entre F - J apt 2301 - 2312 y placa contrapiso futuro comercio torre 3 | 2025-10-29 | 2025-11-01 | 2025-11-05 | 3 | 20.7 | 19 | 91.8 | PLACA | 21 | PLACA-21-3 | 2026-10-22 | NUEVO | 2026-10-22 | 9.45 | -1.7
23472 - TERRA PPTO C (MANZANA 4) | PL - 1341 | Outinord IND 1" | Concreto | Placa entrepiso torre 1 eje 1 al 6 entre A - E apt 2304 - 2305 | 2025-10-30 | 2025-11-27 | 2025-11-28 | 28 | 20.7 | 29 | 140.1 | PLACA | 21 | PLACA-21-28 | 2026-10-22 | NUEVO | 2026-10-22 | 21 | 8.3
23472 - TERRA PPTO C (MANZANA 4) | PL - 1341 | Outinord IND 1" | Concreto | Placa entrepiso torre 1 eje 1 al 6 entre A - E apt 2304 - 2305 | 2025-10-30 | 2025-11-27 | 2025-11-28 | 28 | 20.7 | 29.5 | 142.5 | PLACA | 21 | PLACA-21-28 | 2026-10-22 | NUEVO | 2026-10-22 | 21 | 8.8
23472 - TERRA PPTO C (MANZANA 4) | PL - 1341 | Outinord IND 1" | Concreto | Placa entrepiso torre 1 eje 1 al 6 entre A - E apt 2304 - 2305 | 2025-10-30 | 2025-11-27 | 2025-11-28 | 28 | 20.7 | 28.8 | 139.1 | PLACA | 21 | PLACA-21-28 | 2026-10-22 | NUEVO | 2026-10-22 | 21 | 8.1
23472 - TERRA PPTO C (MANZANA 4) | PL - 1341 | Outinord IND 1" | Concreto | Placa entrepiso torre 1 eje 1 al 6 entre A - E apt 2304 - 2305 | 2025-10-30 | 2025-11-13 | 2025-11-14 | 14 | 20.7 | 23 | 111.1 | PLACA | 21 | PLACA-21-14 | 2026-10-22 | NUEVO | 2026-10-22 | 16.24 | 2.3
23472 - TERRA PPTO C (MANZANA 4) | PL - 1341 | Outinord IND 1" | Concreto | Placa entrepiso torre 1 eje 1 al 6 entre A - E apt 2304 - 2305 | 2025-10-30 | 2025-11-13 | 2025-11-14 | 14 | 20.7 | 22.7 | 109.7 | PLACA | 21 | PLACA-21-14 | 2026-10-22 | NUEVO | 2026-10-22 | 16.24 | 2
23472 - TERRA PPTO C (MANZANA 4) | PL - 1341 | Outinord IND 1" | Concreto | Placa entrepiso torre 1 eje 1 al 6 entre A - E apt 2304 - 2305 | 2025-10-30 | 2025-11-06 | 2025-11-12 | 7 | 20.7 | 19.7 | 95.2 | PLACA | 21 | PLACA-21-7 | 2026-10-22 | NUEVO | 2026-10-22 | 13.86 | -1
23472 - TERRA PPTO C (MANZANA 4) | PL - 1341 | Outinord IND 1" | Concreto | Placa entrepiso torre 1 eje 1 al 6 entre A - E apt 2304 - 2305 | 2025-10-30 | 2025-11-06 | 2025-11-12 | 7 | 20.7 | 19 | 91.8 | PLACA | 21 | PLACA-21-7 | 2026-10-22 | NUEVO | 2026-10-22 | 13.86 | -1.7
23472 - TERRA PPTO C (MANZANA 4) | PL - 1341 | Outinord IND 1" | Concreto | Placa entrepiso torre 1 eje 1 al 6 entre A - E apt 2304 - 2305 | 2025-10-30 | 2025-11-02 | 2025-11-05 | 3 | 20.7 | 16.4 | 79.2 | PLACA | 21 | PLACA-21-3 | 2026-10-22 | NUEVO | 2026-10-22 | 9.45 | -4.3
23472 - TERRA PPTO C (MANZANA 4) | PL - 1341 | Outinord IND 1" | Concreto | Placa entrepiso torre 1 eje 1 al 6 entre A - E apt 2304 - 2305 | 2025-10-30 | 2025-11-02 | 2025-11-05 | 3 | 20.7 | 15.8 | 76.3 | PLACA | 21 | PLACA-21-3 | 2026-10-22 | NUEVO | 2026-10-22 | 9.45 | -4.9
23472 - TERRA PPTO C (MANZANA 4) | PL - 1343 | Outinord IND 1" | Concreto | Placa entre piso torre 1 eje 1 al 5 entre F – J aptos 2302, 2303 | 2025-10-31 | 2025-11-28 | 2025-12-03 | 28 | 20.7 | 34.5 | 166.7 | PLACA | 21 | PLACA-21-28 | 2026-10-22 | NUEVO | 2026-10-22 | 21 | 13.8
23472 - TERRA PPTO C (MANZANA 4) | PL - 1343 | Outinord IND 1" | Concreto | Placa entre piso torre 1 eje 1 al 5 entre F – J aptos 2302, 2303 | 2025-10-31 | 2025-11-28 | 2025-12-03 | 28 | 20.7 | 33.7 | 162.8 | PLACA | 21 | PLACA-21-28 | 2026-10-22 | NUEVO | 2026-10-22 | 21 | 13
23472 - TERRA PPTO C (MANZANA 4) | PL - 1343 | Outinord IND 1" | Concreto | Placa entre piso torre 1 eje 1 al 5 entre F – J aptos 2302, 2303 | 2025-10-31 | 2025-11-28 | 2025-12-03 | 28 | 20.7 | 34.3 | 165.7 | PLACA | 21 | PLACA-21-28 | 2026-10-22 | NUEVO | 2026-10-22 | 21 | 13.6
23472 - TERRA PPTO C (MANZANA 4) | PL - 1343 | Outinord IND 1" | Concreto | Placa entre piso torre 1 eje 1 al 5 entre F – J aptos 2302, 2303 | 2025-10-31 | 2025-11-14 | 2025-11-19 | 14 | 20.7 | 28.8 | 139.1 | PLACA | 21 | PLACA-21-14 | 2026-10-22 | NUEVO | 2026-10-22 | 16.24 | 8.1
23472 - TERRA PPTO C (MANZANA 4) | PL - 1343 | Outinord IND 1" | Concreto | Placa entre piso torre 1 eje 1 al 5 entre F – J aptos 2302, 2303 | 2025-10-31 | 2025-11-14 | 2025-11-19 | 14 | 20.7 | 27.9 | 134.8 | PLACA | 21 | PLACA-21-14 | 2026-10-22 | NUEVO | 2026-10-22 | 16.24 | 7.2
23472 - TERRA PPTO C (MANZANA 4) | PL - 1343 | Outinord IND 1" | Concreto | Placa entre piso torre 1 eje 1 al 5 entre F – J aptos 2302, 2303 | 2025-10-31 | 2025-11-07 | 2025-11-12 | 7 | 20.7 | 24.3 | 117.4 | PLACA | 21 | PLACA-21-7 | 2026-10-22 | NUEVO | 2026-10-22 | 13.86 | 3.6
23472 - TERRA PPTO C (MANZANA 4) | PL - 1343 | Outinord IND 1" | Concreto | Placa entre piso torre 1 eje 1 al 5 entre F – J aptos 2302, 2303 | 2025-10-31 | 2025-11-07 | 2025-11-12 | 7 | 20.7 | 24.2 | 116.9 | PLACA | 21 | PLACA-21-7 | 2026-10-22 | NUEVO | 2026-10-22 | 13.86 | 3.5
23472 - TERRA PPTO C (MANZANA 4) | PL - 1343 | Outinord IND 1" | Concreto | Placa entre piso torre 1 eje 1 al 5 entre F – J aptos 2302, 2303 | 2025-10-31 | 2025-11-04 | 2025-11-06 | 4 | 20.7 | 19.8 | 95.7 | PLACA | 21 | PLACA-21-4 | 2026-10-22 | NUEVO | 2026-10-22 | 10.55 | -0.9
23472 - TERRA PPTO C (MANZANA 4) | PL - 1343 | Outinord IND 1" | Concreto | Placa entre piso torre 1 eje 1 al 5 entre F – J aptos 2302, 2303 | 2025-10-31 | 2025-11-04 | 2025-11-06 | 4 | 20.7 | 19.9 | 96.1 | PLACA | 21 | PLACA-21-4 | 2026-10-22 | NUEVO | 2026-10-22 | 10.55 | -0.8
23472 - TERRA PPTO C (MANZANA 4) | PL - 1345 | Outinord IND 1" | Concreto | Placa entre piso torre 1 eje 13 al 19 entre A – E aptos 2408, 2409 | 2025-11-01 | 2025-11-29 | 2025-12-03 | 28 | 20.7 | 28.9 | 139.6 | PLACA | 21 | PLACA-21-28 | 2026-10-22 | NUEVO | 2026-10-22 | 21 | 8.2
23472 - TERRA PPTO C (MANZANA 4) | PL - 1345 | Outinord IND 1" | Concreto | Placa entre piso torre 1 eje 13 al 19 entre A – E aptos 2408, 2409 | 2025-11-01 | 2025-11-29 | 2025-12-03 | 28 | 20.7 | 28.5 | 137.7 | PLACA | 21 | PLACA-21-28 | 2026-10-22 | NUEVO | 2026-10-22 | 21 | 7.8
23472 - TERRA PPTO C (MANZANA 4) | PL - 1345 | Outinord IND 1" | Concreto | Placa entre piso torre 1 eje 13 al 19 entre A – E aptos 2408, 2409 | 2025-11-01 | 2025-11-29 | 2025-12-03 | 28 | 20.7 | 29.2 | 141.1 | PLACA | 21 | PLACA-21-28 | 2026-10-22 | NUEVO | 2026-10-22 | 21 | 8.5
23472 - TERRA PPTO C (MANZANA 4) | PL - 1345 | Outinord IND 1" | Concreto | Placa entre piso torre 1 eje 13 al 19 entre A – E aptos 2408, 2409 | 2025-11-01 | 2025-11-15 | 2025-11-19 | 14 | 20.7 | 23.4 | 113 | PLACA | 21 | PLACA-21-14 | 2026-10-22 | NUEVO | 2026-10-22 | 16.24 | 2.7
23472 - TERRA PPTO C (MANZANA 4) | PL - 1345 | Outinord IND 1" | Concreto | Placa entre piso torre 1 eje 13 al 19 entre A – E aptos 2408, 2409 | 2025-11-01 | 2025-11-15 | 2025-11-19 | 14 | 20.7 | 23.3 | 112.6 | PLACA | 21 | PLACA-21-14 | 2026-10-22 | NUEVO | 2026-10-22 | 16.24 | 2.6
23472 - TERRA PPTO C (MANZANA 4) | PL - 1345 | Outinord IND 1" | Concreto | Placa entre piso torre 1 eje 13 al 19 entre A – E aptos 2408, 2409 | 2025-11-01 | 2025-11-08 | 2025-11-12 | 7 | 20.7 | 18.7 | 90.3 | PLACA | 21 | PLACA-21-7 | 2026-10-22 | NUEVO | 2026-10-22 | 13.86 | -2
23472 - TERRA PPTO C (MANZANA 4) | PL - 1345 | Outinord IND 1" | Concreto | Placa entre piso torre 1 eje 13 al 19 entre A – E aptos 2408, 2409 | 2025-11-01 | 2025-11-08 | 2025-11-12 | 7 | 20.7 | 18.6 | 89.9 | PLACA | 21 | PLACA-21-7 | 2026-10-22 | NUEVO | 2026-10-22 | 13.86 | -2.1
23472 - TERRA PPTO C (MANZANA 4) | PL - 1345 | Outinord IND 1" | Concreto | Placa entre piso torre 1 eje 13 al 19 entre A – E aptos 2408, 2409 | 2025-11-01 | 2025-11-04 | 2025-11-06 | 3 | 20.7 | 15.5 | 74.9 | PLACA | 21 | PLACA-21-3 | 2026-10-22 | NUEVO | 2026-10-22 | 9.45 | -5.2
23472 - TERRA PPTO C (MANZANA 4) | PL - 1345 | Outinord IND 1" | Concreto | Placa entre piso torre 1 eje 13 al 19 entre A – E aptos 2408, 2409 | 2025-11-01 | 2025-11-04 | 2025-11-06 | 3 | 20.7 | 15.6 | 75.4 | PLACA | 21 | PLACA-21-3 | 2026-10-22 | NUEVO | 2026-10-22 | 9.45 | -5.1
23472 - TERRA PPTO C (MANZANA 4) | PL - 1349 | Outinord IND 1" | Concreto | Placa entrepiso torre 1 eje 6 al 13 entre A – E apto 2406, 2407 | 2025-11-05 | 2025-12-03 | 2025-12-10 | 28 | 20.7 | 31.1 | 150.2 | PLACA | 21 | PLACA-21-28 | 2026-10-22 | NUEVO | 2026-10-22 | 21 | 10.4
23472 - TERRA PPTO C (MANZANA 4) | PL - 1349 | Outinord IND 1" | Concreto | Placa entrepiso torre 1 eje 6 al 13 entre A – E apto 2406, 2407 | 2025-11-05 | 2025-12-03 | 2025-12-10 | 28 | 20.7 | 30 | 144.9 | PLACA | 21 | PLACA-21-28 | 2026-10-22 | NUEVO | 2026-10-22 | 21 | 9.3
23472 - TERRA PPTO C (MANZANA 4) | PL - 1349 | Outinord IND 1" | Concreto | Placa entrepiso torre 1 eje 6 al 13 entre A – E apto 2406, 2407 | 2025-11-05 | 2025-12-03 | 2025-12-10 | 28 | 20.7 | 30.3 | 146.4 | PLACA | 21 | PLACA-21-28 | 2026-10-22 | NUEVO | 2026-10-22 | 21 | 9.6
23472 - TERRA PPTO C (MANZANA 4) | PL - 1349 | Outinord IND 1" | Concreto | Placa entrepiso torre 1 eje 6 al 13 entre A – E apto 2406, 2407 | 2025-11-05 | 2025-11-19 | 2025-11-20 | 14 | 20.7 | 24 | 115.9 | PLACA | 21 | PLACA-21-14 | 2026-10-22 | NUEVO | 2026-10-22 | 16.24 | 3.3
23472 - TERRA PPTO C (MANZANA 4) | PL - 1349 | Outinord IND 1" | Concreto | Placa entrepiso torre 1 eje 6 al 13 entre A – E apto 2406, 2407 | 2025-11-05 | 2025-11-19 | 2025-11-20 | 14 | 20.7 | 24.1 | 116.4 | PLACA | 21 | PLACA-21-14 | 2026-10-22 | NUEVO | 2026-10-22 | 16.24 | 3.4
23472 - TERRA PPTO C (MANZANA 4) | PL - 1349 | Outinord IND 1" | Concreto | Placa entrepiso torre 1 eje 6 al 13 entre A – E apto 2406, 2407 | 2025-11-05 | 2025-11-12 | 2025-11-13 | 7 | 20.7 | 20.2 | 97.6 | PLACA | 21 | PLACA-21-7 | 2026-10-22 | NUEVO | 2026-10-22 | 13.86 | -0.5
23472 - TERRA PPTO C (MANZANA 4) | PL - 1349 | Outinord IND 1" | Concreto | Placa entrepiso torre 1 eje 6 al 13 entre A – E apto 2406, 2407 | 2025-11-05 | 2025-11-12 | 2025-11-13 | 7 | 20.7 | 19.8 | 95.7 | PLACA | 21 | PLACA-21-7 | 2026-10-22 | NUEVO | 2026-10-22 | 13.86 | -0.9
23472 - TERRA PPTO C (MANZANA 4) | PL - 1349 | Outinord IND 1" | Concreto | Placa entrepiso torre 1 eje 6 al 13 entre A – E apto 2406, 2407 | 2025-11-05 | 2025-11-08 | 2025-11-12 | 3 | 20.7 | 16.9 | 81.6 | PLACA | 21 | PLACA-21-3 | 2026-10-22 | NUEVO | 2026-10-22 | 9.45 | -3.8
23472 - TERRA PPTO C (MANZANA 4) | PL - 1349 | Outinord IND 1" | Concreto | Placa entrepiso torre 1 eje 6 al 13 entre A – E apto 2406, 2407 | 2025-11-05 | 2025-11-08 | 2025-11-12 | 3 | 20.7 | 16.6 | 80.2 | PLACA | 21 | PLACA-21-3 | 2026-10-22 | NUEVO | 2026-10-22 | 9.45 | -4.1
23472 - TERRA PPTO C (MANZANA 4) | PL - 1351 | Outinord IND 1" | Concreto | Placa entrepiso torre 1 eje 6 al 13 entre F – J apto 2401, 2412 | 2025-11-06 | 2025-12-04 | 2025-12-10 | 28 | 20.7 | 26.6 | 128.5 | PLACA | 21 | PLACA-21-28 | 2026-10-22 | NUEVO | 2026-10-22 | 21 | 5.9
23472 - TERRA PPTO C (MANZANA 4) | PL - 1351 | Outinord IND 1" | Concreto | Placa entrepiso torre 1 eje 6 al 13 entre F – J apto 2401, 2412 | 2025-11-06 | 2025-12-04 | 2025-12-10 | 28 | 20.7 | 25.7 | 124.2 | PLACA | 21 | PLACA-21-28 | 2026-10-22 | NUEVO | 2026-10-22 | 21 | 5
23472 - TERRA PPTO C (MANZANA 4) | PL - 1351 | Outinord IND 1" | Concreto | Placa entrepiso torre 1 eje 6 al 13 entre F – J apto 2401, 2412 | 2025-11-06 | 2025-12-04 | 2025-12-10 | 28 | 20.7 | 33.4 | 161.4 | PLACA | 21 | PLACA-21-28 | 2026-10-22 | NUEVO | 2026-10-22 | 21 | 12.7
23472 - TERRA PPTO C (MANZANA 4) | PL - 1351 | Outinord IND 1" | Concreto | Placa entrepiso torre 1 eje 6 al 13 entre F – J apto 2401, 2412 | 2025-11-06 | 2025-11-20 | 2025-11-24 | 14 | 20.7 | 20.7 | 100 | PLACA | 21 | PLACA-21-14 | 2026-10-22 | NUEVO | 2026-10-22 | 16.24 | 0
23472 - TERRA PPTO C (MANZANA 4) | PL - 1351 | Outinord IND 1" | Concreto | Placa entrepiso torre 1 eje 6 al 13 entre F – J apto 2401, 2412 | 2025-11-06 | 2025-11-20 | 2025-11-24 | 14 | 20.7 | 21.4 | 103.4 | PLACA | 21 | PLACA-21-14 | 2026-10-22 | NUEVO | 2026-10-22 | 16.24 | 0.7
23472 - TERRA PPTO C (MANZANA 4) | PL - 1351 | Outinord IND 1" | Concreto | Placa entrepiso torre 1 eje 6 al 13 entre F – J apto 2401, 2412 | 2025-11-06 | 2025-11-13 | 2025-11-14 | 7 | 20.7 | 17.3 | 83.6 | PLACA | 21 | PLACA-21-7 | 2026-10-22 | NUEVO | 2026-10-22 | 13.86 | -3.4
23472 - TERRA PPTO C (MANZANA 4) | PL - 1351 | Outinord IND 1" | Concreto | Placa entrepiso torre 1 eje 6 al 13 entre F – J apto 2401, 2412 | 2025-11-06 | 2025-11-13 | 2025-11-14 | 7 | 20.7 | 18 | 87 | PLACA | 21 | PLACA-21-7 | 2026-10-22 | NUEVO | 2026-10-22 | 13.86 | -2.7
23472 - TERRA PPTO C (MANZANA 4) | PL - 1351 | Outinord IND 1" | Concreto | Placa entrepiso torre 1 eje 6 al 13 entre F – J apto 2401, 2412 | 2025-11-06 | 2025-11-09 | 2025-11-12 | 3 | 20.7 | 13.8 | 66.7 | PLACA | 21 | PLACA-21-3 | 2026-10-22 | NUEVO | 2026-10-22 | 9.45 | -6.9
23472 - TERRA PPTO C (MANZANA 4) | PL - 1351 | Outinord IND 1" | Concreto | Placa entrepiso torre 1 eje 6 al 13 entre F – J apto 2401, 2412 | 2025-11-06 | 2025-11-09 | 2025-11-12 | 3 | 20.7 | 13.5 | 65.2 | PLACA | 21 | PLACA-21-3 | 2026-10-22 | NUEVO | 2026-10-22 | 9.45 | -7.2
23472 - TERRA PPTO C (MANZANA 4) | PL - 1353 | Outinord IND 1" | Concreto | Placa entre piso torre 1 eje 1 al 5 entre A - E apt 2404, 2405 | 2025-11-08 | 2025-12-06 | 2025-12-11 | 28 | 20.7 | 36.9 | 178.3 | PLACA | 21 | PLACA-21-28 | 2026-10-22 | NUEVO | 2026-10-22 | 21 | 16.2
23472 - TERRA PPTO C (MANZANA 4) | PL - 1353 | Outinord IND 1" | Concreto | Placa entre piso torre 1 eje 1 al 5 entre A - E apt 2404, 2405 | 2025-11-08 | 2025-12-06 | 2025-12-11 | 28 | 20.7 | 35.7 | 172.5 | PLACA | 21 | PLACA-21-28 | 2026-10-22 | NUEVO | 2026-10-22 | 21 | 15
23472 - TERRA PPTO C (MANZANA 4) | PL - 1353 | Outinord IND 1" | Concreto | Placa entre piso torre 1 eje 1 al 5 entre A - E apt 2404, 2405 | 2025-11-08 | 2025-12-06 | 2025-12-11 | 28 | 20.7 | 36.2 | 174.9 | PLACA | 21 | PLACA-21-28 | 2026-10-22 | NUEVO | 2026-10-22 | 21 | 15.5
23472 - TERRA PPTO C (MANZANA 4) | PL - 1353 | Outinord IND 1" | Concreto | Placa entre piso torre 1 eje 1 al 5 entre A - E apt 2404, 2405 | 2025-11-08 | 2025-11-22 | 2025-11-24 | 14 | 20.7 | 30.1 | 145.4 | PLACA | 21 | PLACA-21-14 | 2026-10-22 | NUEVO | 2026-10-22 | 16.24 | 9.4
23472 - TERRA PPTO C (MANZANA 4) | PL - 1353 | Outinord IND 1" | Concreto | Placa entre piso torre 1 eje 1 al 5 entre A - E apt 2404, 2405 | 2025-11-08 | 2025-11-22 | 2025-11-24 | 14 | 20.7 | 30.4 | 146.9 | PLACA | 21 | PLACA-21-14 | 2026-10-22 | NUEVO | 2026-10-22 | 16.24 | 9.7
23472 - TERRA PPTO C (MANZANA 4) | PL - 1353 | Outinord IND 1" | Concreto | Placa entre piso torre 1 eje 1 al 5 entre A - E apt 2404, 2405 | 2025-11-08 | 2025-11-15 | 2025-11-19 | 7 | 20.7 | 25.6 | 123.7 | PLACA | 21 | PLACA-21-7 | 2026-10-22 | NUEVO | 2026-10-22 | 13.86 | 4.9
23472 - TERRA PPTO C (MANZANA 4) | PL - 1353 | Outinord IND 1" | Concreto | Placa entre piso torre 1 eje 1 al 5 entre A - E apt 2404, 2405 | 2025-11-08 | 2025-11-15 | 2025-11-19 | 7 | 20.7 | 25.3 | 122.2 | PLACA | 21 | PLACA-21-7 | 2026-10-22 | NUEVO | 2026-10-22 | 13.86 | 4.6
23472 - TERRA PPTO C (MANZANA 4) | PL - 1353 | Outinord IND 1" | Concreto | Placa entre piso torre 1 eje 1 al 5 entre A - E apt 2404, 2405 | 2025-11-08 | 2025-11-11 | 2025-11-13 | 3 | 20.7 | 12.9 | 62.3 | PLACA | 21 | PLACA-21-3 | 2026-10-22 | NUEVO | 2026-10-22 | 9.45 | -7.8
23472 - TERRA PPTO C (MANZANA 4) | PL - 1353 | Outinord IND 1" | Concreto | Placa entre piso torre 1 eje 1 al 5 entre A - E apt 2404, 2405 | 2025-11-08 | 2025-11-11 | 2025-11-13 | 3 | 20.7 | 12.4 | 59.9 | PLACA | 21 | PLACA-21-3 | 2026-10-22 | NUEVO | 2026-10-22 | 9.45 | -8.3
23472 - TERRA PPTO C (MANZANA 4) | PL - 1359 | Outinord IND con inclución de aire y fibra 1" | Concreto | Placa cubierta torre 1 eje 12 al 19 entre A – E | 2025-11-13 | 2025-12-11 | 2025-12-12 | 28 | 20.7 | 28.3 | 136.7 | PLACA | 21 | PLACA-21-28 | 2026-10-22 | NUEVO | 2026-10-22 | 21 | 7.6
23472 - TERRA PPTO C (MANZANA 4) | PL - 1359 | Outinord IND con inclución de aire y fibra 1" | Concreto | Placa cubierta torre 1 eje 12 al 19 entre A – E | 2025-11-13 | 2025-12-11 | 2025-12-12 | 28 | 20.7 | 27.3 | 131.9 | PLACA | 21 | PLACA-21-28 | 2026-10-22 | NUEVO | 2026-10-22 | 21 | 6.6
23472 - TERRA PPTO C (MANZANA 4) | PL - 1359 | Outinord IND con inclución de aire y fibra 1" | Concreto | Placa cubierta torre 1 eje 12 al 19 entre A – E | 2025-11-13 | 2025-12-11 | 2025-12-12 | 28 | 20.7 | 27.4 | 132.4 | PLACA | 21 | PLACA-21-28 | 2026-10-22 | NUEVO | 2026-10-22 | 21 | 6.7
23472 - TERRA PPTO C (MANZANA 4) | PL - 1359 | Outinord IND con inclución de aire y fibra 1" | Concreto | Placa cubierta torre 1 eje 12 al 19 entre A – E | 2025-11-13 | 2025-11-27 | 2025-11-28 | 14 | 20.7 | 24.1 | 116.4 | PLACA | 21 | PLACA-21-14 | 2026-10-22 | NUEVO | 2026-10-22 | 16.24 | 3.4
23472 - TERRA PPTO C (MANZANA 4) | PL - 1359 | Outinord IND con inclución de aire y fibra 1" | Concreto | Placa cubierta torre 1 eje 12 al 19 entre A – E | 2025-11-13 | 2025-11-27 | 2025-11-28 | 14 | 20.7 | 23.8 | 115 | PLACA | 21 | PLACA-21-14 | 2026-10-22 | NUEVO | 2026-10-22 | 16.24 | 3.1
23472 - TERRA PPTO C (MANZANA 4) | PL - 1359 | Outinord IND con inclución de aire y fibra 1" | Concreto | Placa cubierta torre 1 eje 12 al 19 entre A – E | 2025-11-13 | 2025-11-20 | 2025-11-24 | 7 | 20.7 | 20.9 | 101 | PLACA | 21 | PLACA-21-7 | 2026-10-22 | NUEVO | 2026-10-22 | 13.86 | 0.2
23472 - TERRA PPTO C (MANZANA 4) | PL - 1359 | Outinord IND con inclución de aire y fibra 1" | Concreto | Placa cubierta torre 1 eje 12 al 19 entre A – E | 2025-11-13 | 2025-11-20 | 2025-11-24 | 7 | 20.7 | 21.4 | 103.4 | PLACA | 21 | PLACA-21-7 | 2026-10-22 | NUEVO | 2026-10-22 | 13.86 | 0.7
23472 - TERRA PPTO C (MANZANA 4) | PL - 1359 | Outinord IND con inclución de aire y fibra 1" | Concreto | Placa cubierta torre 1 eje 12 al 19 entre A – E | 2025-11-13 | 2025-11-16 | 2025-11-19 | 3 | 20.7 | 17.2 | 83.1 | PLACA | 21 | PLACA-21-3 | 2026-10-22 | NUEVO | 2026-10-22 | 9.45 | -3.5
23472 - TERRA PPTO C (MANZANA 4) | PL - 1359 | Outinord IND con inclución de aire y fibra 1" | Concreto | Placa cubierta torre 1 eje 12 al 19 entre A – E | 2025-11-13 | 2025-11-16 | 2025-11-19 | 3 | 20.7 | 17.8 | 86 | PLACA | 21 | PLACA-21-3 | 2026-10-22 | NUEVO | 2026-10-22 | 9.45 | -2.9
23472 - TERRA PPTO C (MANZANA 4) | PL - 1365 | Outinord IND con inclusión de aire y fibra de polipropileno | Concreto | Placa Cubierta Torre 1 Eje 1 al 12 entre A - E | 2025-11-21 | 2025-12-19 | 2025-12-23 | 28 | 20.7 | 28 | 135.3 | PLACA | 21 | PLACA-21-28 | 2026-10-22 | NUEVO | 2026-10-22 | 21 | 7.3
23472 - TERRA PPTO C (MANZANA 4) | PL - 1365 | Outinord IND con inclusión de aire y fibra de polipropileno | Concreto | Placa Cubierta Torre 1 Eje 1 al 12 entre A - E | 2025-11-21 | 2025-12-19 | 2025-12-23 | 28 | 20.7 | 27.6 | 133.3 | PLACA | 21 | PLACA-21-28 | 2026-10-22 | NUEVO | 2026-10-22 | 21 | 6.9
23472 - TERRA PPTO C (MANZANA 4) | PL - 1365 | Outinord IND con inclusión de aire y fibra de polipropileno | Concreto | Placa Cubierta Torre 1 Eje 1 al 12 entre A - E | 2025-11-21 | 2025-12-19 | 2025-12-23 | 28 | 20.7 | 27 | 130.4 | PLACA | 21 | PLACA-21-28 | 2026-10-22 | NUEVO | 2026-10-22 | 21 | 6.3
23472 - TERRA PPTO C (MANZANA 4) | PL - 1365 | Outinord IND con inclusión de aire y fibra de polipropileno | Concreto | Placa Cubierta Torre 1 Eje 1 al 12 entre A - E | 2025-11-21 | 2025-12-05 | 2025-12-11 | 14 | 20.7 | 24.1 | 116.4 | PLACA | 21 | PLACA-21-14 | 2026-10-22 | NUEVO | 2026-10-22 | 16.24 | 3.4
23472 - TERRA PPTO C (MANZANA 4) | PL - 1365 | Outinord IND con inclusión de aire y fibra de polipropileno | Concreto | Placa Cubierta Torre 1 Eje 1 al 12 entre A - E | 2025-11-21 | 2025-12-05 | 2025-12-11 | 14 | 20.7 | 23.5 | 113.5 | PLACA | 21 | PLACA-21-14 | 2026-10-22 | NUEVO | 2026-10-22 | 16.24 | 2.8
23472 - TERRA PPTO C (MANZANA 4) | PL - 1365 | Outinord IND con inclusión de aire y fibra de polipropileno | Concreto | Placa Cubierta Torre 1 Eje 1 al 12 entre A - E | 2025-11-21 | 2025-11-28 | 2025-12-03 | 7 | 20.7 | 17.7 | 85.5 | PLACA | 21 | PLACA-21-7 | 2026-10-22 | NUEVO | 2026-10-22 | 13.86 | -3
23472 - TERRA PPTO C (MANZANA 4) | PL - 1365 | Outinord IND con inclusión de aire y fibra de polipropileno | Concreto | Placa Cubierta Torre 1 Eje 1 al 12 entre A - E | 2025-11-21 | 2025-11-28 | 2025-12-03 | 7 | 20.7 | 17 | 82.1 | PLACA | 21 | PLACA-21-7 | 2026-10-22 | NUEVO | 2026-10-22 | 13.86 | -3.7
23472 - TERRA PPTO C (MANZANA 4) | PL - 1365 | Outinord IND con inclusión de aire y fibra de polipropileno | Concreto | Placa Cubierta Torre 1 Eje 1 al 12 entre A - E | 2025-11-21 | 2025-11-25 | 2025-11-28 | 4 | 20.7 | 13.3 | 64.3 | PLACA | 21 | PLACA-21-4 | 2026-10-22 | NUEVO | 2026-10-22 | 10.55 | -7.4
23472 - TERRA PPTO C (MANZANA 4) | PL - 1365 | Outinord IND con inclusión de aire y fibra de polipropileno | Concreto | Placa Cubierta Torre 1 Eje 1 al 12 entre A - E | 2025-11-21 | 2025-11-25 | 2025-11-28 | 4 | 20.7 | 12.9 | 62.3 | PLACA | 21 | PLACA-21-4 | 2026-10-22 | NUEVO | 2026-10-22 | 10.55 | -7.8
23472 - TERRA PPTO C (MANZANA 4) | PL - 1366 | Outinord IND 1 / 2 " | Concreto | Placa de conexión escalera torres 2 y 3 salon comunal 2 columnetas matera tipo 1 N + 1.50 | 2025-11-24 | 2025-12-22 | 2025-12-23 | 28 | 27.6 | 34 | 123.2 | PLACA | 28 | PLACA-28-28 | 2026-10-22 | NUEVO | 2026-10-22 | 28 | 6.4
23472 - TERRA PPTO C (MANZANA 4) | PL - 1366 | Outinord IND 1 / 2 " | Concreto | Placa de conexión escalera torres 2 y 3 salon comunal 2 columnetas matera tipo 1 N + 1.50 | 2025-11-24 | 2025-12-22 | 2025-12-23 | 28 | 27.6 | 34.5 | 125 | PLACA | 28 | PLACA-28-28 | 2026-10-22 | NUEVO | 2026-10-22 | 28 | 6.9
23472 - TERRA PPTO C (MANZANA 4) | PL - 1366 | Outinord IND 1 / 2 " | Concreto | Placa de conexión escalera torres 2 y 3 salon comunal 2 columnetas matera tipo 1 N + 1.50 | 2025-11-24 | 2025-12-22 | 2025-12-23 | 28 | 27.6 | 33.8 | 122.5 | PLACA | 28 | PLACA-28-28 | 2026-10-22 | NUEVO | 2026-10-22 | 28 | 6.2
23472 - TERRA PPTO C (MANZANA 4) | PL - 1366 | Outinord IND 1 / 2 " | Concreto | Placa de conexión escalera torres 2 y 3 salon comunal 2 columnetas matera tipo 1 N + 1.50 | 2025-11-24 | 2025-12-08 | 2025-12-11 | 14 | 27.6 | 30 | 108.7 | PLACA | 28 | PLACA-28-14 | 2026-10-22 | NUEVO | 2026-10-22 | 21.65 | 2.4
23472 - TERRA PPTO C (MANZANA 4) | PL - 1366 | Outinord IND 1 / 2 " | Concreto | Placa de conexión escalera torres 2 y 3 salon comunal 2 columnetas matera tipo 1 N + 1.50 | 2025-11-24 | 2025-12-08 | 2025-12-11 | 14 | 27.6 | 29.3 | 106.2 | PLACA | 28 | PLACA-28-14 | 2026-10-22 | NUEVO | 2026-10-22 | 21.65 | 1.7
23472 - TERRA PPTO C (MANZANA 4) | PL - 1366 | Outinord IND 1 / 2 " | Concreto | Placa de conexión escalera torres 2 y 3 salon comunal 2 columnetas matera tipo 1 N + 1.50 | 2025-11-24 | 2025-12-01 | 2025-12-03 | 7 | 27.6 | 23.8 | 86.2 | PLACA | 28 | PLACA-28-7 | 2026-10-22 | NUEVO | 2026-10-22 | 18.48 | -3.8
23472 - TERRA PPTO C (MANZANA 4) | PL - 1366 | Outinord IND 1 / 2 " | Concreto | Placa de conexión escalera torres 2 y 3 salon comunal 2 columnetas matera tipo 1 N + 1.50 | 2025-11-24 | 2025-12-01 | 2025-12-03 | 7 | 27.6 | 25 | 90.6 | PLACA | 28 | PLACA-28-7 | 2026-10-22 | NUEVO | 2026-10-22 | 18.48 | -2.6
23472 - TERRA PPTO C (MANZANA 4) | PL - 1366 | Outinord IND 1 / 2 " | Concreto | Placa de conexión escalera torres 2 y 3 salon comunal 2 columnetas matera tipo 1 N + 1.50 | 2025-11-24 | 2025-11-27 | 2025-12-03 | 3 | 27.6 | 18.4 | 66.7 | PLACA | 28 | PLACA-28-3 | 2026-10-22 | NUEVO | 2026-10-22 | 12.6 | -9.2
23472 - TERRA PPTO C (MANZANA 4) | PL - 1366 | Outinord IND 1 / 2 " | Concreto | Placa de conexión escalera torres 2 y 3 salon comunal 2 columnetas matera tipo 1 N + 1.50 | 2025-11-24 | 2025-11-27 | 2025-12-03 | 3 | 27.6 | 18.5 | 67 | PLACA | 28 | PLACA-28-3 | 2026-10-22 | NUEVO | 2026-10-22 | 12.6 | -9.1
23472 - TERRA PPTO C (MANZANA 4) | PL - 1368 | Outinord IND con fibra y fibra de polipropileno | Concreto | Placa cubierta torre 1 eje 7 al 12 entre F - J | 2025-11-25 | 2025-12-23 | 2026-01-05 | 28 | 20.7 | 27.9 | 134.8 | PLACA | 21 | PLACA-21-28 | 2026-10-22 | NUEVO | 2026-10-22 | 21 | 7.2
23472 - TERRA PPTO C (MANZANA 4) | PL - 1368 | Outinord IND con fibra y fibra de polipropileno | Concreto | Placa cubierta torre 1 eje 7 al 12 entre F - J | 2025-11-25 | 2025-12-23 | 2026-01-05 | 28 | 20.7 | 27.2 | 131.4 | PLACA | 21 | PLACA-21-28 | 2026-10-22 | NUEVO | 2026-10-22 | 21 | 6.5
23472 - TERRA PPTO C (MANZANA 4) | PL - 1368 | Outinord IND con fibra y fibra de polipropileno | Concreto | Placa cubierta torre 1 eje 7 al 12 entre F - J | 2025-11-25 | 2025-12-23 | 2026-01-05 | 28 | 20.7 | 26.7 | 129 | PLACA | 21 | PLACA-21-28 | 2026-10-22 | NUEVO | 2026-10-22 | 21 | 6
23472 - TERRA PPTO C (MANZANA 4) | PL - 1368 | Outinord IND con fibra y fibra de polipropileno | Concreto | Placa cubierta torre 1 eje 7 al 12 entre F - J | 2025-11-25 | 2025-12-09 | 2025-12-11 | 14 | 20.7 | 23.9 | 115.5 | PLACA | 21 | PLACA-21-14 | 2026-10-22 | NUEVO | 2026-10-22 | 16.24 | 3.2
23472 - TERRA PPTO C (MANZANA 4) | PL - 1368 | Outinord IND con fibra y fibra de polipropileno | Concreto | Placa cubierta torre 1 eje 7 al 12 entre F - J | 2025-11-25 | 2025-12-09 | 2025-12-11 | 14 | 20.7 | 24.1 | 116.4 | PLACA | 21 | PLACA-21-14 | 2026-10-22 | NUEVO | 2026-10-22 | 16.24 | 3.4
23472 - TERRA PPTO C (MANZANA 4) | PL - 1368 | Outinord IND con fibra y fibra de polipropileno | Concreto | Placa cubierta torre 1 eje 7 al 12 entre F - J | 2025-11-25 | 2025-12-02 | 2025-12-03 | 7 | 20.7 | 17.9 | 86.5 | PLACA | 21 | PLACA-21-7 | 2026-10-22 | NUEVO | 2026-10-22 | 13.86 | -2.8
23472 - TERRA PPTO C (MANZANA 4) | PL - 1368 | Outinord IND con fibra y fibra de polipropileno | Concreto | Placa cubierta torre 1 eje 7 al 12 entre F - J | 2025-11-25 | 2025-12-02 | 2025-12-03 | 7 | 20.7 | 17.7 | 85.5 | PLACA | 21 | PLACA-21-7 | 2026-10-22 | NUEVO | 2026-10-22 | 13.86 | -3
23472 - TERRA PPTO C (MANZANA 4) | PL - 1368 | Outinord IND con fibra y fibra de polipropileno | Concreto | Placa cubierta torre 1 eje 7 al 12 entre F - J | 2025-11-25 | 2025-11-28 | 2025-12-03 | 3 | 20.7 | 12.9 | 62.3 | PLACA | 21 | PLACA-21-3 | 2026-10-22 | NUEVO | 2026-10-22 | 9.45 | -7.8
23472 - TERRA PPTO C (MANZANA 4) | PL - 1368 | Outinord IND con fibra y fibra de polipropileno | Concreto | Placa cubierta torre 1 eje 7 al 12 entre F - J | 2025-11-25 | 2025-11-28 | 2025-12-03 | 3 | 20.7 | 12.5 | 60.4 | PLACA | 21 | PLACA-21-3 | 2026-10-22 | NUEVO | 2026-10-22 | 9.45 | -8.2
23472 - TERRA PPTO C (MANZANA 4) | PL - 1371 | Outinord IND 1/2" | Concreto | Escalera torre 1 costado occidental eje 1 al 2 entre D - G piso 22 al piso 23 | 2025-11-28 | 2025-12-26 | 2026-01-05 | 28 | 28 | 32.7 | 116.8 | AUTOCOMPAC | 28 | AUTOCOMPAC-28-28 | 2026-10-22 | NUEVO | 2026-10-22 | 28 | 4.7
23472 - TERRA PPTO C (MANZANA 4) | PL - 1371 | Outinord IND 1/2" | Concreto | Escalera torre 1 costado occidental eje 1 al 2 entre D - G piso 22 al piso 23 | 2025-11-28 | 2025-12-26 | 2026-01-05 | 28 | 28 | 33.1 | 118.2 | AUTOCOMPAC | 28 | AUTOCOMPAC-28-28 | 2026-10-22 | NUEVO | 2026-10-22 | 28 | 5.1
23472 - TERRA PPTO C (MANZANA 4) | PL - 1371 | Outinord IND 1/2" | Concreto | Escalera torre 1 costado occidental eje 1 al 2 entre D - G piso 22 al piso 23 | 2025-11-28 | 2025-12-26 | 2026-01-05 | 28 | 28 | 32.4 | 115.7 | AUTOCOMPAC | 28 | AUTOCOMPAC-28-28 | 2026-10-22 | NUEVO | 2026-10-22 | 28 | 4.4
23472 - TERRA PPTO C (MANZANA 4) | PL - 1371 | Outinord IND 1/2" | Concreto | Escalera torre 1 costado occidental eje 1 al 2 entre D - G piso 22 al piso 23 | 2025-11-28 | 2025-12-12 | 2025-12-16 | 14 | 28 | 28.7 | 102.5 | AUTOCOMPAC | 28 | AUTOCOMPAC-28-14 | 2026-10-22 | NUEVO | 2026-10-22 | 21.65 | 0.7
23472 - TERRA PPTO C (MANZANA 4) | PL - 1371 | Outinord IND 1/2" | Concreto | Escalera torre 1 costado occidental eje 1 al 2 entre D - G piso 22 al piso 23 | 2025-11-28 | 2025-12-12 | 2025-12-16 | 14 | 28 | 28.2 | 100.7 | AUTOCOMPAC | 28 | AUTOCOMPAC-28-14 | 2026-10-22 | NUEVO | 2026-10-22 | 21.65 | 0.2
23472 - TERRA PPTO C (MANZANA 4) | PL - 1371 | Outinord IND 1/2" | Concreto | Escalera torre 1 costado occidental eje 1 al 2 entre D - G piso 22 al piso 23 | 2025-11-28 | 2025-12-05 | 2025-12-11 | 7 | 28 | 24.9 | 88.9 | AUTOCOMPAC | 28 | AUTOCOMPAC-28-7 | 2026-10-22 | NUEVO | 2026-10-22 | 18.48 | -3.1
23472 - TERRA PPTO C (MANZANA 4) | PL - 1371 | Outinord IND 1/2" | Concreto | Escalera torre 1 costado occidental eje 1 al 2 entre D - G piso 22 al piso 23 | 2025-11-28 | 2025-12-05 | 2025-12-11 | 7 | 28 | 24.6 | 87.9 | AUTOCOMPAC | 28 | AUTOCOMPAC-28-7 | 2026-10-22 | NUEVO | 2026-10-22 | 18.48 | -3.4
23472 - TERRA PPTO C (MANZANA 4) | PL - 1371 | Outinord IND 1/2" | Concreto | Escalera torre 1 costado occidental eje 1 al 2 entre D - G piso 22 al piso 23 | 2025-11-28 | 2025-12-02 | 2025-12-10 | 4 | 28 | 19.1 | 68.2 | AUTOCOMPAC | 28 | AUTOCOMPAC-28-4 | 2026-10-22 | NUEVO | 2026-10-22 | 14.07 | -8.9
23472 - TERRA PPTO C (MANZANA 4) | PL - 1371 | Outinord IND 1/2" | Concreto | Escalera torre 1 costado occidental eje 1 al 2 entre D - G piso 22 al piso 23 | 2025-11-28 | 2025-12-02 | 2025-12-10 | 4 | 28 | 18.6 | 66.4 | AUTOCOMPAC | 28 | AUTOCOMPAC-28-4 | 2026-10-22 | NUEVO | 2026-10-22 | 14.07 | -9.4
23472 - TERRA PPTO C (MANZANA 4) | PL - 1375 | Outinord Ind 1" | Concreto | Escalera torre 1 eje 17 al 19 entre D- G costado oriental piso 21 al piso 22 | 2025-12-02 | 2025-12-30 | 2026-01-09 | 28 | 20.7 | 24.2 | 116.9 | AUTOCOMPAC | 21 | AUTOCOMPAC-21-28 | 2026-10-22 | NUEVO | 2026-10-22 |  | 3.5
23472 - TERRA PPTO C (MANZANA 4) | PL - 1375 | Outinord Ind 1" | Concreto | Escalera torre 1 eje 17 al 19 entre D- G costado oriental piso 21 al piso 22 | 2025-12-02 | 2025-12-30 | 2026-01-09 | 28 | 20.7 | 24 | 115.9 | AUTOCOMPAC | 21 | AUTOCOMPAC-21-28 | 2026-10-22 | NUEVO | 2026-10-22 |  | 3.3
23472 - TERRA PPTO C (MANZANA 4) | PL - 1375 | Outinord Ind 1" | Concreto | Escalera torre 1 eje 17 al 19 entre D- G costado oriental piso 21 al piso 22 | 2025-12-02 | 2025-12-30 | 2026-01-09 | 28 | 20.7 | 23.6 | 114 | AUTOCOMPAC | 21 | AUTOCOMPAC-21-28 | 2026-10-22 | NUEVO | 2026-10-22 |  | 2.9
23472 - TERRA PPTO C (MANZANA 4) | PL - 1375 | Outinord Ind 1" | Concreto | Escalera torre 1 eje 17 al 19 entre D- G costado oriental piso 21 al piso 22 | 2025-12-02 | 2025-12-16 | 2025-12-17 | 14 | 20.7 | 20.3 | 98.1 | AUTOCOMPAC | 21 | AUTOCOMPAC-21-14 | 2026-10-22 | NUEVO | 2026-10-22 |  | -0.4
23472 - TERRA PPTO C (MANZANA 4) | PL - 1375 | Outinord Ind 1" | Concreto | Escalera torre 1 eje 17 al 19 entre D- G costado oriental piso 21 al piso 22 | 2025-12-02 | 2025-12-16 | 2025-12-17 | 14 | 20.7 | 19.9 | 96.1 | AUTOCOMPAC | 21 | AUTOCOMPAC-21-14 | 2026-10-22 | NUEVO | 2026-10-22 |  | -0.8
23472 - TERRA PPTO C (MANZANA 4) | PL - 1375 | Outinord Ind 1" | Concreto | Escalera torre 1 eje 17 al 19 entre D- G costado oriental piso 21 al piso 22 | 2025-12-02 | 2025-12-09 | 2025-12-11 | 7 | 20.7 | 16.6 | 80.2 | AUTOCOMPAC | 21 | AUTOCOMPAC-21-7 | 2026-10-22 | NUEVO | 2026-10-22 |  | -4.1
23472 - TERRA PPTO C (MANZANA 4) | PL - 1375 | Outinord Ind 1" | Concreto | Escalera torre 1 eje 17 al 19 entre D- G costado oriental piso 21 al piso 22 | 2025-12-02 | 2025-12-09 | 2025-12-11 | 7 | 20.7 | 16.1 | 77.8 | AUTOCOMPAC | 21 | AUTOCOMPAC-21-7 | 2026-10-22 | NUEVO | 2026-10-22 |  | -4.6
23472 - TERRA PPTO C (MANZANA 4) | PL - 1375 | Outinord Ind 1" | Concreto | Escalera torre 1 eje 17 al 19 entre D- G costado oriental piso 21 al piso 22 | 2025-12-02 | 2025-12-05 | 2025-12-11 | 3 | 20.7 | 11.7 | 56.5 | AUTOCOMPAC | 21 | AUTOCOMPAC-21-3 | 2026-10-22 | NUEVO | 2026-10-22 |  | -9
23472 - TERRA PPTO C (MANZANA 4) | PL - 1375 | Outinord Ind 1" | Concreto | Escalera torre 1 eje 17 al 19 entre D- G costado oriental piso 21 al piso 22 | 2025-12-02 | 2025-12-05 | 2025-12-11 | 3 | 20.7 | 11.5 | 55.6 | AUTOCOMPAC | 21 | AUTOCOMPAC-21-3 | 2026-10-22 | NUEVO | 2026-10-22 |  | -9.2
23472 - TERRA PPTO C (MANZANA 4) | PL - 1377 | Outinord IND con fibra y inclución de aire 1" | Concreto | Placa de cubierta torre 1 recorrido foso de ascensores 1 y 2 eje 8 al 10 entre D -E y placa de cubierta de las escaleras costado oriental eje 17 al 19 entre D – G y costado occidental eje 1 al 2 entre D – G | 2025-12-05 | 2026-01-02 | 2026-01-09 | 28 | 20.7 | 37.9 | 183.1 | PLACA | 21 | PLACA-21-28 | 2026-10-22 | NUEVO | 2026-10-22 | 21 | 17.2
23472 - TERRA PPTO C (MANZANA 4) | PL - 1377 | Outinord IND con fibra y inclución de aire 1" | Concreto | Placa de cubierta torre 1 recorrido foso de ascensores 1 y 2 eje 8 al 10 entre D -E y placa de cubierta de las escaleras costado oriental eje 17 al 19 entre D – G y costado occidental eje 1 al 2 entre D – G | 2025-12-05 | 2026-01-02 | 2026-01-09 | 28 | 20.7 | 38.2 | 184.5 | PLACA | 21 | PLACA-21-28 | 2026-10-22 | NUEVO | 2026-10-22 | 21 | 17.5
23472 - TERRA PPTO C (MANZANA 4) | PL - 1377 | Outinord IND con fibra y inclución de aire 1" | Concreto | Placa de cubierta torre 1 recorrido foso de ascensores 1 y 2 eje 8 al 10 entre D -E y placa de cubierta de las escaleras costado oriental eje 17 al 19 entre D – G y costado occidental eje 1 al 2 entre D – G | 2025-12-05 | 2026-01-02 | 2026-01-09 | 28 | 20.7 | 37.8 | 182.6 | PLACA | 21 | PLACA-21-28 | 2026-10-22 | NUEVO | 2026-10-22 | 21 | 17.1
23472 - TERRA PPTO C (MANZANA 4) | PL - 1377 | Outinord IND con fibra y inclución de aire 1" | Concreto | Placa de cubierta torre 1 recorrido foso de ascensores 1 y 2 eje 8 al 10 entre D -E y placa de cubierta de las escaleras costado oriental eje 17 al 19 entre D – G y costado occidental eje 1 al 2 entre D – G | 2025-12-05 | 2025-12-19 | 2025-12-23 | 14 | 20.7 | 34.9 | 168.6 | PLACA | 21 | PLACA-21-14 | 2026-10-22 | NUEVO | 2026-10-22 | 16.24 | 14.2
23472 - TERRA PPTO C (MANZANA 4) | PL - 1377 | Outinord IND con fibra y inclución de aire 1" | Concreto | Placa de cubierta torre 1 recorrido foso de ascensores 1 y 2 eje 8 al 10 entre D -E y placa de cubierta de las escaleras costado oriental eje 17 al 19 entre D – G y costado occidental eje 1 al 2 entre D – G | 2025-12-05 | 2025-12-19 | 2025-12-23 | 14 | 20.7 | 33.9 | 163.8 | PLACA | 21 | PLACA-21-14 | 2026-10-22 | NUEVO | 2026-10-22 | 16.24 | 13.2
23472 - TERRA PPTO C (MANZANA 4) | PL - 1377 | Outinord IND con fibra y inclución de aire 1" | Concreto | Placa de cubierta torre 1 recorrido foso de ascensores 1 y 2 eje 8 al 10 entre D -E y placa de cubierta de las escaleras costado oriental eje 17 al 19 entre D – G y costado occidental eje 1 al 2 entre D – G | 2025-12-05 | 2025-12-12 | 2025-12-16 | 7 | 20.7 | 30.7 | 148.3 | PLACA | 21 | PLACA-21-7 | 2026-10-22 | NUEVO | 2026-10-22 | 13.86 | 10
23472 - TERRA PPTO C (MANZANA 4) | PL - 1377 | Outinord IND con fibra y inclución de aire 1" | Concreto | Placa de cubierta torre 1 recorrido foso de ascensores 1 y 2 eje 8 al 10 entre D -E y placa de cubierta de las escaleras costado oriental eje 17 al 19 entre D – G y costado occidental eje 1 al 2 entre D – G | 2025-12-05 | 2025-12-12 | 2025-12-16 | 7 | 20.7 | 30.4 | 146.9 | PLACA | 21 | PLACA-21-7 | 2026-10-22 | NUEVO | 2026-10-22 | 13.86 | 9.7
23472 - TERRA PPTO C (MANZANA 4) | PL - 1377 | Outinord IND con fibra y inclución de aire 1" | Concreto | Placa de cubierta torre 1 recorrido foso de ascensores 1 y 2 eje 8 al 10 entre D -E y placa de cubierta de las escaleras costado oriental eje 17 al 19 entre D – G y costado occidental eje 1 al 2 entre D – G | 2025-12-05 | 2025-12-11 | 2025-12-16 | 6 | 20.7 | 28.1 | 135.7 | PLACA | 21 | PLACA-21-6 | 2026-10-22 | NUEVO | 2026-10-22 | 12.76 | 7.4
23472 - TERRA PPTO C (MANZANA 4) | PL - 1377 | Outinord IND con fibra y inclución de aire 1" | Concreto | Placa de cubierta torre 1 recorrido foso de ascensores 1 y 2 eje 8 al 10 entre D -E y placa de cubierta de las escaleras costado oriental eje 17 al 19 entre D – G y costado occidental eje 1 al 2 entre D – G | 2025-12-05 | 2025-12-11 | 2025-12-16 | 6 | 20.7 | 27.2 | 131.4 | PLACA | 21 | PLACA-21-6 | 2026-10-22 | NUEVO | 2026-10-22 | 12.76 | 6.5
23472 - TERRA PPTO C (MANZANA 4) | PL - 1378 | Outinord IND 1" | Concreto | Escalera Torre 1 Eje 17 al 19 entre D – G costado oriental piso 22 al piso 23 | 2025-12-05 | 2026-01-02 | 2026-01-09 | 28 | 20.7 | 36.7 | 177.3 | AUTOCOMPAC | 21 | AUTOCOMPAC-21-28 | 2026-10-22 | NUEVO | 2026-10-22 |  | 16
23472 - TERRA PPTO C (MANZANA 4) | PL - 1378 | Outinord IND 1" | Concreto | Escalera Torre 1 Eje 17 al 19 entre D – G costado oriental piso 22 al piso 23 | 2025-12-05 | 2026-01-02 | 2026-01-09 | 28 | 20.7 | 36.4 | 175.8 | AUTOCOMPAC | 21 | AUTOCOMPAC-21-28 | 2026-10-22 | NUEVO | 2026-10-22 |  | 15.7
23472 - TERRA PPTO C (MANZANA 4) | PL - 1378 | Outinord IND 1" | Concreto | Escalera Torre 1 Eje 17 al 19 entre D – G costado oriental piso 22 al piso 23 | 2025-12-05 | 2026-01-02 | 2026-01-09 | 28 | 20.7 | 37 | 178.7 | AUTOCOMPAC | 21 | AUTOCOMPAC-21-28 | 2026-10-22 | NUEVO | 2026-10-22 |  | 16.3
23472 - TERRA PPTO C (MANZANA 4) | PL - 1378 | Outinord IND 1" | Concreto | Escalera Torre 1 Eje 17 al 19 entre D – G costado oriental piso 22 al piso 23 | 2025-12-05 | 2025-12-19 | 2025-12-23 | 14 | 20.7 | 32.4 | 156.5 | AUTOCOMPAC | 21 | AUTOCOMPAC-21-14 | 2026-10-22 | NUEVO | 2026-10-22 |  | 11.7
23472 - TERRA PPTO C (MANZANA 4) | PL - 1378 | Outinord IND 1" | Concreto | Escalera Torre 1 Eje 17 al 19 entre D – G costado oriental piso 22 al piso 23 | 2025-12-05 | 2025-12-19 | 2025-12-23 | 14 | 20.7 | 32.7 | 158 | AUTOCOMPAC | 21 | AUTOCOMPAC-21-14 | 2026-10-22 | NUEVO | 2026-10-22 |  | 12
23472 - TERRA PPTO C (MANZANA 4) | PL - 1378 | Outinord IND 1" | Concreto | Escalera Torre 1 Eje 17 al 19 entre D – G costado oriental piso 22 al piso 23 | 2025-12-05 | 2025-12-12 | 2025-12-16 | 7 | 20.7 | 29.4 | 142 | AUTOCOMPAC | 21 | AUTOCOMPAC-21-7 | 2026-10-22 | NUEVO | 2026-10-22 |  | 8.7
23472 - TERRA PPTO C (MANZANA 4) | PL - 1378 | Outinord IND 1" | Concreto | Escalera Torre 1 Eje 17 al 19 entre D – G costado oriental piso 22 al piso 23 | 2025-12-05 | 2025-12-12 | 2025-12-16 | 7 | 20.7 | 29.8 | 144 | AUTOCOMPAC | 21 | AUTOCOMPAC-21-7 | 2026-10-22 | NUEVO | 2026-10-22 |  | 9.1
23472 - TERRA PPTO C (MANZANA 4) | PL - 1378 | Outinord IND 1" | Concreto | Escalera Torre 1 Eje 17 al 19 entre D – G costado oriental piso 22 al piso 23 | 2025-12-05 | 2025-12-11 | 2025-12-16 | 6 | 20.7 | 27.8 | 134.3 | AUTOCOMPAC | 21 | AUTOCOMPAC-21-6 | 2026-10-22 | NUEVO | 2026-10-22 |  | 7.1
23472 - TERRA PPTO C (MANZANA 4) | PL - 1378 | Outinord IND 1" | Concreto | Escalera Torre 1 Eje 17 al 19 entre D – G costado oriental piso 22 al piso 23 | 2025-12-05 | 2025-12-11 | 2025-12-16 | 6 | 20.7 | 28.1 | 135.7 | AUTOCOMPAC | 21 | AUTOCOMPAC-21-6 | 2026-10-22 | NUEVO | 2026-10-22 |  | 7.4
23472 - TERRA PPTO C (MANZANA 4) | PL - 1379 | Outinord IND 1" | Concreto | Salón comunal 1 Zapatas y zarpas Z - 1 P(2) Z- 2 P(3) Z3P y arranque de muros MC - 2 de la cimentación del comunal 1 eje 1 - P, 3 - P entre A - P. B - P | 2025-12-09 | 2026-01-06 | 2026-01-09 | 28 | 27.6 | 34.3 | 124.3 | MURO | 28 | MURO-28-28 | 2026-10-22 | NUEVO | 2026-10-22 | 28 | 6.7
23472 - TERRA PPTO C (MANZANA 4) | PL - 1379 | Outinord IND 1" | Concreto | Salón comunal 1 Zapatas y zarpas Z - 1 P(2) Z- 2 P(3) Z3P y arranque de muros MC - 2 de la cimentación del comunal 1 eje 1 - P, 3 - P entre A - P. B - P | 2025-12-09 | 2026-01-06 | 2026-01-09 | 28 | 27.6 | 35 | 126.8 | MURO | 28 | MURO-28-28 | 2026-10-22 | NUEVO | 2026-10-22 | 28 | 7.4
23472 - TERRA PPTO C (MANZANA 4) | PL - 1379 | Outinord IND 1" | Concreto | Salón comunal 1 Zapatas y zarpas Z - 1 P(2) Z- 2 P(3) Z3P y arranque de muros MC - 2 de la cimentación del comunal 1 eje 1 - P, 3 - P entre A - P. B - P | 2025-12-09 | 2026-01-06 | 2026-01-09 | 28 | 27.6 | 33.9 | 122.8 | MURO | 28 | MURO-28-28 | 2026-10-22 | NUEVO | 2026-10-22 | 28 | 6.3
23472 - TERRA PPTO C (MANZANA 4) | PL - 1379 | Outinord IND 1" | Concreto | Salón comunal 1 Zapatas y zarpas Z - 1 P(2) Z- 2 P(3) Z3P y arranque de muros MC - 2 de la cimentación del comunal 1 eje 1 - P, 3 - P entre A - P. B - P | 2025-12-09 | 2025-12-23 | 2026-01-05 | 14 | 27.6 | 30 | 108.7 | MURO | 28 | MURO-28-14 | 2026-10-22 | NUEVO | 2026-10-22 | 21.65 | 2.4
23472 - TERRA PPTO C (MANZANA 4) | PL - 1379 | Outinord IND 1" | Concreto | Salón comunal 1 Zapatas y zarpas Z - 1 P(2) Z- 2 P(3) Z3P y arranque de muros MC - 2 de la cimentación del comunal 1 eje 1 - P, 3 - P entre A - P. B - P | 2025-12-09 | 2025-12-23 | 2026-01-05 | 14 | 27.6 | 29.6 | 107.2 | MURO | 28 | MURO-28-14 | 2026-10-22 | NUEVO | 2026-10-22 | 21.65 | 2
23472 - TERRA PPTO C (MANZANA 4) | PL - 1379 | Outinord IND 1" | Concreto | Salón comunal 1 Zapatas y zarpas Z - 1 P(2) Z- 2 P(3) Z3P y arranque de muros MC - 2 de la cimentación del comunal 1 eje 1 - P, 3 - P entre A - P. B - P | 2025-12-09 | 2025-12-16 | 2025-12-17 | 7 | 27.6 | 25.3 | 91.7 | MURO | 28 | MURO-28-7 | 2026-10-22 | NUEVO | 2026-10-22 | 18.48 | -2.3
23472 - TERRA PPTO C (MANZANA 4) | PL - 1379 | Outinord IND 1" | Concreto | Salón comunal 1 Zapatas y zarpas Z - 1 P(2) Z- 2 P(3) Z3P y arranque de muros MC - 2 de la cimentación del comunal 1 eje 1 - P, 3 - P entre A - P. B - P | 2025-12-09 | 2025-12-16 | 2025-12-17 | 7 | 27.6 | 24.7 | 89.5 | MURO | 28 | MURO-28-7 | 2026-10-22 | NUEVO | 2026-10-22 | 18.48 | -2.9
23472 - TERRA PPTO C (MANZANA 4) | PL - 1379 | Outinord IND 1" | Concreto | Salón comunal 1 Zapatas y zarpas Z - 1 P(2) Z- 2 P(3) Z3P y arranque de muros MC - 2 de la cimentación del comunal 1 eje 1 - P, 3 - P entre A - P. B - P | 2025-12-09 | 2025-12-12 | 2025-12-16 | 3 | 27.6 | 20.3 | 73.6 | MURO | 28 | MURO-28-3 | 2026-10-22 | NUEVO | 2026-10-22 | 12.6 | -7.3
23472 - TERRA PPTO C (MANZANA 4) | PL - 1379 | Outinord IND 1" | Concreto | Salón comunal 1 Zapatas y zarpas Z - 1 P(2) Z- 2 P(3) Z3P y arranque de muros MC - 2 de la cimentación del comunal 1 eje 1 - P, 3 - P entre A - P. B - P | 2025-12-09 | 2025-12-12 | 2025-12-16 | 3 | 27.6 | 20 | 72.5 | MURO | 28 | MURO-28-3 | 2026-10-22 | NUEVO | 2026-10-22 | 12.6 | -7.6
23472 - TERRA PPTO C (MANZANA 4) | PL - 1380 | Outinord IND 1" | Concreto | Escalera costado oriental torre 1 eje 17 al 19 entre D – G piso 23 al piso 24 | 2025-12-12 | 2026-01-09 | 2026-01-14 | 28 | 20.7 | 28.2 | 136.2 | AUTOCOMPAC | 21 | AUTOCOMPAC-21-28 | 2026-10-22 | NUEVO | 2026-10-22 |  | 7.5
23472 - TERRA PPTO C (MANZANA 4) | PL - 1380 | Outinord IND 1" | Concreto | Escalera costado oriental torre 1 eje 17 al 19 entre D – G piso 23 al piso 24 | 2025-12-12 | 2026-01-09 | 2026-01-14 | 28 | 20.7 | 27.3 | 131.9 | AUTOCOMPAC | 21 | AUTOCOMPAC-21-28 | 2026-10-22 | NUEVO | 2026-10-22 |  | 6.6
23472 - TERRA PPTO C (MANZANA 4) | PL - 1380 | Outinord IND 1" | Concreto | Escalera costado oriental torre 1 eje 17 al 19 entre D – G piso 23 al piso 24 | 2025-12-12 | 2026-01-09 | 2026-01-14 | 28 | 20.7 | 27.5 | 132.9 | AUTOCOMPAC | 21 | AUTOCOMPAC-21-28 | 2026-10-22 | NUEVO | 2026-10-22 |  | 6.8
23472 - TERRA PPTO C (MANZANA 4) | PL - 1380 | Outinord IND 1" | Concreto | Escalera costado oriental torre 1 eje 17 al 19 entre D – G piso 23 al piso 24 | 2025-12-12 | 2025-12-26 | 2026-01-05 | 14 | 20.7 | 24 | 115.9 | AUTOCOMPAC | 21 | AUTOCOMPAC-21-14 | 2026-10-22 | NUEVO | 2026-10-22 |  | 3.3
23472 - TERRA PPTO C (MANZANA 4) | PL - 1380 | Outinord IND 1" | Concreto | Escalera costado oriental torre 1 eje 17 al 19 entre D – G piso 23 al piso 24 | 2025-12-12 | 2025-12-26 | 2026-01-05 | 14 | 20.7 | 24.2 | 116.9 | AUTOCOMPAC | 21 | AUTOCOMPAC-21-14 | 2026-10-22 | NUEVO | 2026-10-22 |  | 3.5
23472 - TERRA PPTO C (MANZANA 4) | PL - 1380 | Outinord IND 1" | Concreto | Escalera costado oriental torre 1 eje 17 al 19 entre D – G piso 23 al piso 24 | 2025-12-12 | 2025-12-19 | 2025-12-23 | 7 | 20.7 | 20.8 | 100.5 | AUTOCOMPAC | 21 | AUTOCOMPAC-21-7 | 2026-10-22 | NUEVO | 2026-10-22 |  | 0.1
23472 - TERRA PPTO C (MANZANA 4) | PL - 1380 | Outinord IND 1" | Concreto | Escalera costado oriental torre 1 eje 17 al 19 entre D – G piso 23 al piso 24 | 2025-12-12 | 2025-12-19 | 2025-12-23 | 7 | 20.7 | 21 | 101.4 | AUTOCOMPAC | 21 | AUTOCOMPAC-21-7 | 2026-10-22 | NUEVO | 2026-10-22 |  | 0.3
23472 - TERRA PPTO C (MANZANA 4) | PL - 1380 | Outinord IND 1" | Concreto | Escalera costado oriental torre 1 eje 17 al 19 entre D – G piso 23 al piso 24 | 2025-12-12 | 2025-12-16 | 2025-12-18 | 4 | 20.7 | 18.1 | 87.4 | AUTOCOMPAC | 21 | AUTOCOMPAC-21-4 | 2026-10-22 | NUEVO | 2026-10-22 |  | -2.6
23472 - TERRA PPTO C (MANZANA 4) | PL - 1380 | Outinord IND 1" | Concreto | Escalera costado oriental torre 1 eje 17 al 19 entre D – G piso 23 al piso 24 | 2025-12-12 | 2025-12-16 | 2025-12-18 | 4 | 20.7 | 18.3 | 88.4 | AUTOCOMPAC | 21 | AUTOCOMPAC-21-4 | 2026-10-22 | NUEVO | 2026-10-22 |  | -2.4
23472 - TERRA PPTO C (MANZANA 4) | PL - 1386 | Outinord IND | Concreto | Placa matera tipo 1 salón comunal eje 8 al 9 entre C - C´ | 2026-01-15 | 2026-02-12 | 2026-02-17 | 28 | 27.6 | 35.6 | 129 | PLACA | 28 | PLACA-28-28 | 2026-10-22 | NUEVO | 2026-10-22 | 28 | 8
23472 - TERRA PPTO C (MANZANA 4) | PL - 1386 | Outinord IND | Concreto | Placa matera tipo 1 salón comunal eje 8 al 9 entre C - C´ | 2026-01-15 | 2026-02-12 | 2026-02-17 | 28 | 27.6 | 34.6 | 125.4 | PLACA | 28 | PLACA-28-28 | 2026-10-22 | NUEVO | 2026-10-22 | 28 | 7
23472 - TERRA PPTO C (MANZANA 4) | PL - 1386 | Outinord IND | Concreto | Placa matera tipo 1 salón comunal eje 8 al 9 entre C - C´ | 2026-01-15 | 2026-02-12 | 2026-02-17 | 28 | 27.6 | 35 | 126.8 | PLACA | 28 | PLACA-28-28 | 2026-10-22 | NUEVO | 2026-10-22 | 28 | 7.4
23472 - TERRA PPTO C (MANZANA 4) | PL - 1386 | Outinord IND | Concreto | Placa matera tipo 1 salón comunal eje 8 al 9 entre C - C´ | 2026-01-15 | 2026-01-29 | 2026-02-02 | 14 | 27.6 | 30.5 | 110.5 | PLACA | 28 | PLACA-28-14 | 2026-10-22 | NUEVO | 2026-10-22 | 21.65 | 2.9
23472 - TERRA PPTO C (MANZANA 4) | PL - 1386 | Outinord IND | Concreto | Placa matera tipo 1 salón comunal eje 8 al 9 entre C - C´ | 2026-01-15 | 2026-01-29 | 2026-02-02 | 14 | 27.6 | 30.8 | 111.6 | PLACA | 28 | PLACA-28-14 | 2026-10-22 | NUEVO | 2026-10-22 | 21.65 | 3.2
23472 - TERRA PPTO C (MANZANA 4) | PL - 1386 | Outinord IND | Concreto | Placa matera tipo 1 salón comunal eje 8 al 9 entre C - C´ | 2026-01-15 | 2026-01-22 | 2026-01-23 | 7 | 27.6 | 26 | 94.2 | PLACA | 28 | PLACA-28-7 | 2026-10-22 | NUEVO | 2026-10-22 | 18.48 | -1.6
23472 - TERRA PPTO C (MANZANA 4) | PL - 1386 | Outinord IND | Concreto | Placa matera tipo 1 salón comunal eje 8 al 9 entre C - C´ | 2026-01-15 | 2026-01-22 | 2026-01-23 | 7 | 27.6 | 25.5 | 92.4 | PLACA | 28 | PLACA-28-7 | 2026-10-22 | NUEVO | 2026-10-22 | 18.48 | -2.1
23472 - TERRA PPTO C (MANZANA 4) | PL - 1386 | Outinord IND | Concreto | Placa matera tipo 1 salón comunal eje 8 al 9 entre C - C´ | 2026-01-15 | 2026-01-18 | 2026-01-20 | 3 | 27.6 | 21.5 | 77.9 | PLACA | 28 | PLACA-28-3 | 2026-10-22 | NUEVO | 2026-10-22 | 12.6 | -6.1
23472 - TERRA PPTO C (MANZANA 4) | PL - 1386 | Outinord IND | Concreto | Placa matera tipo 1 salón comunal eje 8 al 9 entre C - C´ | 2026-01-15 | 2026-01-18 | 2026-01-20 | 3 | 27.6 | 21.7 | 78.6 | PLACA | 28 | PLACA-28-3 | 2026-10-22 | NUEVO | 2026-10-22 | 12.6 | -5.9
23472 - TERRA PPTO C (MANZANA 4) | PL - 1387 | outinord IND 1" | Concreto | Escalera torre1 eje 1 al 2 entre D - G costado occidental piso 23 al piso 24 | 2026-01-20 | 2026-02-17 | 2026-02-19 | 28 | 20.7 | 27.5 | 132.9 | AUTOCOMPAC | 21 | AUTOCOMPAC-21-28 | 2026-10-22 | NUEVO | 2026-10-22 |  | 6.8
23472 - TERRA PPTO C (MANZANA 4) | PL - 1387 | outinord IND 1" | Concreto | Escalera torre1 eje 1 al 2 entre D - G costado occidental piso 23 al piso 24 | 2026-01-20 | 2026-02-17 | 2026-02-19 | 28 | 20.7 | 26.5 | 128 | AUTOCOMPAC | 21 | AUTOCOMPAC-21-28 | 2026-10-22 | NUEVO | 2026-10-22 |  | 5.8
23472 - TERRA PPTO C (MANZANA 4) | PL - 1387 | outinord IND 1" | Concreto | Escalera torre1 eje 1 al 2 entre D - G costado occidental piso 23 al piso 24 | 2026-01-20 | 2026-02-17 | 2026-02-19 | 28 | 20.7 | 26.1 | 126.1 | AUTOCOMPAC | 21 | AUTOCOMPAC-21-28 | 2026-10-22 | NUEVO | 2026-10-22 |  | 5.4
23472 - TERRA PPTO C (MANZANA 4) | PL - 1387 | outinord IND 1" | Concreto | Escalera torre1 eje 1 al 2 entre D - G costado occidental piso 23 al piso 24 | 2026-01-20 | 2026-02-03 | 2026-02-04 | 14 | 20.7 | 22.6 | 109.2 | AUTOCOMPAC | 21 | AUTOCOMPAC-21-14 | 2026-10-22 | NUEVO | 2026-10-22 |  | 1.9
23472 - TERRA PPTO C (MANZANA 4) | PL - 1387 | outinord IND 1" | Concreto | Escalera torre1 eje 1 al 2 entre D - G costado occidental piso 23 al piso 24 | 2026-01-20 | 2026-02-03 | 2026-02-04 | 14 | 20.7 | 22.8 | 110.1 | AUTOCOMPAC | 21 | AUTOCOMPAC-21-14 | 2026-10-22 | NUEVO | 2026-10-22 |  | 2.1
23472 - TERRA PPTO C (MANZANA 4) | PL - 1387 | outinord IND 1" | Concreto | Escalera torre1 eje 1 al 2 entre D - G costado occidental piso 23 al piso 24 | 2026-01-20 | 2026-01-27 | 2026-01-28 | 7 | 20.7 | 19.1 | 92.3 | AUTOCOMPAC | 21 | AUTOCOMPAC-21-7 | 2026-10-22 | NUEVO | 2026-10-22 |  | -1.6
23472 - TERRA PPTO C (MANZANA 4) | PL - 1387 | outinord IND 1" | Concreto | Escalera torre1 eje 1 al 2 entre D - G costado occidental piso 23 al piso 24 | 2026-01-20 | 2026-01-27 | 2026-01-28 | 7 | 20.7 | 18.7 | 90.3 | AUTOCOMPAC | 21 | AUTOCOMPAC-21-7 | 2026-10-22 | NUEVO | 2026-10-22 |  | -2
23472 - TERRA PPTO C (MANZANA 4) | PL - 1387 | outinord IND 1" | Concreto | Escalera torre1 eje 1 al 2 entre D - G costado occidental piso 23 al piso 24 | 2026-01-20 | 2026-01-23 | 2026-01-26 | 3 | 20.7 | 14.7 | 71 | AUTOCOMPAC | 21 | AUTOCOMPAC-21-3 | 2026-10-22 | NUEVO | 2026-10-22 |  | -6
23472 - TERRA PPTO C (MANZANA 4) | PL - 1387 | outinord IND 1" | Concreto | Escalera torre1 eje 1 al 2 entre D - G costado occidental piso 23 al piso 24 | 2026-01-20 | 2026-01-23 | 2026-01-26 | 3 | 20.7 | 14.5 | 70 | AUTOCOMPAC | 21 | AUTOCOMPAC-21-3 | 2026-10-22 | NUEVO | 2026-10-22 |  | -6.2
23472 - TERRA PPTO C (MANZANA 4) | PL - 1388 | Outinord IND | Concreto | Salón comunal matera tipo 1eje 9 al 10 entre D - E y los bordillos de la matera tipo 2 eje 10 al 11 entre C - D Piso 1 | 2026-01-22 | 2026-02-19 | 2026-02-23 | 28 | 27.6 | 42.1 | 152.5 | AUTOCOMPAC | 28 | AUTOCOMPAC-28-28 | 2026-10-22 | NUEVO | 2026-10-22 | 28 | 14.5
23472 - TERRA PPTO C (MANZANA 4) | PL - 1388 | Outinord IND | Concreto | Salón comunal matera tipo 1eje 9 al 10 entre D - E y los bordillos de la matera tipo 2 eje 10 al 11 entre C - D Piso 1 | 2026-01-22 | 2026-02-19 | 2026-02-23 | 28 | 27.6 | 41 | 148.6 | AUTOCOMPAC | 28 | AUTOCOMPAC-28-28 | 2026-10-22 | NUEVO | 2026-10-22 | 28 | 13.4
23472 - TERRA PPTO C (MANZANA 4) | PL - 1388 | Outinord IND | Concreto | Salón comunal matera tipo 1eje 9 al 10 entre D - E y los bordillos de la matera tipo 2 eje 10 al 11 entre C - D Piso 1 | 2026-01-22 | 2026-02-19 | 2026-02-23 | 28 | 27.6 | 41.4 | 150 | AUTOCOMPAC | 28 | AUTOCOMPAC-28-28 | 2026-10-22 | NUEVO | 2026-10-22 | 28 | 13.8
23472 - TERRA PPTO C (MANZANA 4) | PL - 1388 | Outinord IND | Concreto | Salón comunal matera tipo 1eje 9 al 10 entre D - E y los bordillos de la matera tipo 2 eje 10 al 11 entre C - D Piso 1 | 2026-01-22 | 2026-02-05 | 2026-02-06 | 14 | 27.6 | 36.7 | 133 | AUTOCOMPAC | 28 | AUTOCOMPAC-28-14 | 2026-10-22 | NUEVO | 2026-10-22 | 21.65 | 9.1
23472 - TERRA PPTO C (MANZANA 4) | PL - 1388 | Outinord IND | Concreto | Salón comunal matera tipo 1eje 9 al 10 entre D - E y los bordillos de la matera tipo 2 eje 10 al 11 entre C - D Piso 1 | 2026-01-22 | 2026-02-05 | 2026-02-06 | 14 | 27.6 | 37 | 134.1 | AUTOCOMPAC | 28 | AUTOCOMPAC-28-14 | 2026-10-22 | NUEVO | 2026-10-22 | 21.65 | 9.4
23472 - TERRA PPTO C (MANZANA 4) | PL - 1388 | Outinord IND | Concreto | Salón comunal matera tipo 1eje 9 al 10 entre D - E y los bordillos de la matera tipo 2 eje 10 al 11 entre C - D Piso 1 | 2026-01-22 | 2026-01-29 | 2026-02-02 | 7 | 27.6 | 32.9 | 119.2 | AUTOCOMPAC | 28 | AUTOCOMPAC-28-7 | 2026-10-22 | NUEVO | 2026-10-22 | 18.48 | 5.3
23472 - TERRA PPTO C (MANZANA 4) | PL - 1388 | Outinord IND | Concreto | Salón comunal matera tipo 1eje 9 al 10 entre D - E y los bordillos de la matera tipo 2 eje 10 al 11 entre C - D Piso 1 | 2026-01-22 | 2026-01-29 | 2026-02-02 | 7 | 27.6 | 32.4 | 117.4 | AUTOCOMPAC | 28 | AUTOCOMPAC-28-7 | 2026-10-22 | NUEVO | 2026-10-22 | 18.48 | 4.8
23472 - TERRA PPTO C (MANZANA 4) | PL - 1388 | Outinord IND | Concreto | Salón comunal matera tipo 1eje 9 al 10 entre D - E y los bordillos de la matera tipo 2 eje 10 al 11 entre C - D Piso 1 | 2026-01-22 | 2026-01-25 | 2026-01-27 | 3 | 27.6 | 28.3 | 102.5 | AUTOCOMPAC | 28 | AUTOCOMPAC-28-3 | 2026-10-22 | NUEVO | 2026-10-22 | 12.6 | 0.7
23472 - TERRA PPTO C (MANZANA 4) | PL - 1388 | Outinord IND | Concreto | Salón comunal matera tipo 1eje 9 al 10 entre D - E y los bordillos de la matera tipo 2 eje 10 al 11 entre C - D Piso 1 | 2026-01-22 | 2026-01-25 | 2026-01-27 | 3 | 27.6 | 28.5 | 103.3 | AUTOCOMPAC | 28 | AUTOCOMPAC-28-3 | 2026-10-22 | NUEVO | 2026-10-22 | 12.6 | 0.9
23472 - TERRA PPTO C (MANZANA 4) | PL - 1391 | Outinord IND 1" | Concreto | Escalera torre 1 eje 1 al 2 entre C - D costado occidental piso 24 a cubierta bordillos de las placas de la cubierta de los ascensores y escaleras eje 17' entre D - F , E - F y eje E entre 8 al 11' | 2026-01-30 | 2026-02-27 | 2026-02-27 | 28 | 20.7 | 36.6 | 176.8 | PLACA | 21 | PLACA-21-28 | 2026-10-22 | NUEVO | 2026-10-22 | 21 | 15.9
23472 - TERRA PPTO C (MANZANA 4) | PL - 1391 | Outinord IND 1" | Concreto | Escalera torre 1 eje 1 al 2 entre C - D costado occidental piso 24 a cubierta bordillos de las placas de la cubierta de los ascensores y escaleras eje 17' entre D - F , E - F y eje E entre 8 al 11' | 2026-01-30 | 2026-02-27 | 2026-02-27 | 28 | 20.7 | 36.7 | 177.3 | PLACA | 21 | PLACA-21-28 | 2026-10-22 | NUEVO | 2026-10-22 | 21 | 16
23472 - TERRA PPTO C (MANZANA 4) | PL - 1391 | Outinord IND 1" | Concreto | Escalera torre 1 eje 1 al 2 entre C - D costado occidental piso 24 a cubierta bordillos de las placas de la cubierta de los ascensores y escaleras eje 17' entre D - F , E - F y eje E entre 8 al 11' | 2026-01-30 | 2026-02-27 | 2026-02-27 | 28 | 20.7 | 36 | 173.9 | PLACA | 21 | PLACA-21-28 | 2026-10-22 | NUEVO | 2026-10-22 | 21 | 15.3
23472 - TERRA PPTO C (MANZANA 4) | PL - 1391 | Outinord IND 1" | Concreto | Escalera torre 1 eje 1 al 2 entre C - D costado occidental piso 24 a cubierta bordillos de las placas de la cubierta de los ascensores y escaleras eje 17' entre D - F , E - F y eje E entre 8 al 11' | 2026-01-30 | 2026-02-13 | 2026-02-17 | 14 | 20.7 | 30.4 | 146.9 | PLACA | 21 | PLACA-21-14 | 2026-10-22 | NUEVO | 2026-10-22 | 16.24 | 9.7
23472 - TERRA PPTO C (MANZANA 4) | PL - 1391 | Outinord IND 1" | Concreto | Escalera torre 1 eje 1 al 2 entre C - D costado occidental piso 24 a cubierta bordillos de las placas de la cubierta de los ascensores y escaleras eje 17' entre D - F , E - F y eje E entre 8 al 11' | 2026-01-30 | 2026-02-13 | 2026-02-17 | 14 | 20.7 | 30.1 | 145.4 | PLACA | 21 | PLACA-21-14 | 2026-10-22 | NUEVO | 2026-10-22 | 16.24 | 9.4
23472 - TERRA PPTO C (MANZANA 4) | PL - 1391 | Outinord IND 1" | Concreto | Escalera torre 1 eje 1 al 2 entre C - D costado occidental piso 24 a cubierta bordillos de las placas de la cubierta de los ascensores y escaleras eje 17' entre D - F , E - F y eje E entre 8 al 11' | 2026-01-30 | 2026-02-06 | 2026-02-09 | 7 | 20.7 | 26.7 | 129 | PLACA | 21 | PLACA-21-7 | 2026-10-22 | NUEVO | 2026-10-22 | 13.86 | 6
23472 - TERRA PPTO C (MANZANA 4) | PL - 1391 | Outinord IND 1" | Concreto | Escalera torre 1 eje 1 al 2 entre C - D costado occidental piso 24 a cubierta bordillos de las placas de la cubierta de los ascensores y escaleras eje 17' entre D - F , E - F y eje E entre 8 al 11' | 2026-01-30 | 2026-02-06 | 2026-02-09 | 7 | 20.7 | 26.3 | 127.1 | PLACA | 21 | PLACA-21-7 | 2026-10-22 | NUEVO | 2026-10-22 | 13.86 | 5.6
23472 - TERRA PPTO C (MANZANA 4) | PL - 1391 | Outinord IND 1" | Concreto | Escalera torre 1 eje 1 al 2 entre C - D costado occidental piso 24 a cubierta bordillos de las placas de la cubierta de los ascensores y escaleras eje 17' entre D - F , E - F y eje E entre 8 al 11' | 2026-01-30 | 2026-02-03 | 2026-02-06 | 4 | 20.7 | 22.3 | 107.7 | PLACA | 21 | PLACA-21-4 | 2026-10-22 | NUEVO | 2026-10-22 | 10.55 | 1.6
23472 - TERRA PPTO C (MANZANA 4) | PL - 1391 | Outinord IND 1" | Concreto | Escalera torre 1 eje 1 al 2 entre C - D costado occidental piso 24 a cubierta bordillos de las placas de la cubierta de los ascensores y escaleras eje 17' entre D - F , E - F y eje E entre 8 al 11' | 2026-01-30 | 2026-02-03 | 2026-02-06 | 4 | 20.7 | 22 | 106.3 | PLACA | 21 | PLACA-21-4 | 2026-10-22 | NUEVO | 2026-10-22 | 10.55 | 1.3
23472 - TERRA PPTO C (MANZANA 4) | PL - 1392 | Outinord IND 1" | Concreto | Salón Comunal 2 Riostras de la matera tipo 1 eje 8 al 9 entre A - E y placa de la matera tipo 2 eje 10 al 11 entre C - E | 2026-02-12 | 2026-03-12 | 2026-03-12 | 28 | 27.6 | 44.8 | 162.3 | PLACA | 28 | PLACA-28-28 | 2026-10-22 | NUEVO | 2026-10-22 | 28 | 17.2
23472 - TERRA PPTO C (MANZANA 4) | PL - 1392 | Outinord IND 1" | Concreto | Salón Comunal 2 Riostras de la matera tipo 1 eje 8 al 9 entre A - E y placa de la matera tipo 2 eje 10 al 11 entre C - E | 2026-02-12 | 2026-03-12 | 2026-03-12 | 28 | 27.6 | 45.7 | 165.6 | PLACA | 28 | PLACA-28-28 | 2026-10-22 | NUEVO | 2026-10-22 | 28 | 18.1
23472 - TERRA PPTO C (MANZANA 4) | PL - 1392 | Outinord IND 1" | Concreto | Salón Comunal 2 Riostras de la matera tipo 1 eje 8 al 9 entre A - E y placa de la matera tipo 2 eje 10 al 11 entre C - E | 2026-02-12 | 2026-03-12 | 2026-03-12 | 28 | 27.6 | 45 | 163 | PLACA | 28 | PLACA-28-28 | 2026-10-22 | NUEVO | 2026-10-22 | 28 | 17.4
23472 - TERRA PPTO C (MANZANA 4) | PL - 1392 | Outinord IND 1" | Concreto | Salón Comunal 2 Riostras de la matera tipo 1 eje 8 al 9 entre A - E y placa de la matera tipo 2 eje 10 al 11 entre C - E | 2026-02-12 | 2026-02-26 | 2026-02-27 | 14 | 27.6 | 37.5 | 135.9 | PLACA | 28 | PLACA-28-14 | 2026-10-22 | NUEVO | 2026-10-22 | 21.65 | 9.9
23472 - TERRA PPTO C (MANZANA 4) | PL - 1392 | Outinord IND 1" | Concreto | Salón Comunal 2 Riostras de la matera tipo 1 eje 8 al 9 entre A - E y placa de la matera tipo 2 eje 10 al 11 entre C - E | 2026-02-12 | 2026-02-26 | 2026-02-27 | 14 | 27.6 | 38 | 137.7 | PLACA | 28 | PLACA-28-14 | 2026-10-22 | NUEVO | 2026-10-22 | 21.65 | 10.4
23472 - TERRA PPTO C (MANZANA 4) | PL - 1392 | Outinord IND 1" | Concreto | Salón Comunal 2 Riostras de la matera tipo 1 eje 8 al 9 entre A - E y placa de la matera tipo 2 eje 10 al 11 entre C - E | 2026-02-12 | 2026-02-19 | 2026-02-23 | 7 | 27.6 | 31.2 | 113 | PLACA | 28 | PLACA-28-7 | 2026-10-22 | NUEVO | 2026-10-22 | 18.48 | 3.6
23472 - TERRA PPTO C (MANZANA 4) | PL - 1392 | Outinord IND 1" | Concreto | Salón Comunal 2 Riostras de la matera tipo 1 eje 8 al 9 entre A - E y placa de la matera tipo 2 eje 10 al 11 entre C - E | 2026-02-12 | 2026-02-19 | 2026-02-23 | 7 | 27.6 | 31 | 112.3 | PLACA | 28 | PLACA-28-7 | 2026-10-22 | NUEVO | 2026-10-22 | 18.48 | 3.4
23472 - TERRA PPTO C (MANZANA 4) | PL - 1392 | Outinord IND 1" | Concreto | Salón Comunal 2 Riostras de la matera tipo 1 eje 8 al 9 entre A - E y placa de la matera tipo 2 eje 10 al 11 entre C - E | 2026-02-12 | 2026-02-15 | 2026-02-17 | 3 | 27.6 | 26.9 | 97.5 | PLACA | 28 | PLACA-28-3 | 2026-10-22 | NUEVO | 2026-10-22 | 12.6 | -0.7
23472 - TERRA PPTO C (MANZANA 4) | PL - 1392 | Outinord IND 1" | Concreto | Salón Comunal 2 Riostras de la matera tipo 1 eje 8 al 9 entre A - E y placa de la matera tipo 2 eje 10 al 11 entre C - E | 2026-02-12 | 2026-02-15 | 2026-02-17 | 3 | 27.6 | 26.6 | 96.4 | PLACA | 28 | PLACA-28-3 | 2026-10-22 | NUEVO | 2026-10-22 | 12.6 | -1
23472 - TERRA PPTO C (MANZANA 4) | PL - 1394 | Outinord IND Inclusión de aire 1" | Concreto | Entre torres 2 y 3 placa cubierta escalera N+ 9.25 | 2026-02-27 | 2026-03-27 | 2026-03-27 | 28 | 27.6 | 43.7 | 158.3 | PLACA | 28 | PLACA-28-28 | 2026-10-22 | NUEVO | 2026-10-22 | 28 | 16.1
23472 - TERRA PPTO C (MANZANA 4) | PL - 1394 | Outinord IND Inclusión de aire 1" | Concreto | Entre torres 2 y 3 placa cubierta escalera N+ 9.25 | 2026-02-27 | 2026-03-27 | 2026-03-27 | 28 | 27.6 | 45 | 163 | PLACA | 28 | PLACA-28-28 | 2026-10-22 | NUEVO | 2026-10-22 | 28 | 17.4
23472 - TERRA PPTO C (MANZANA 4) | PL - 1394 | Outinord IND Inclusión de aire 1" | Concreto | Entre torres 2 y 3 placa cubierta escalera N+ 9.25 | 2026-02-27 | 2026-03-27 | 2026-03-27 | 28 | 27.6 | 43.5 | 157.6 | PLACA | 28 | PLACA-28-28 | 2026-10-22 | NUEVO | 2026-10-22 | 28 | 15.9
23472 - TERRA PPTO C (MANZANA 4) | PL - 1394 | Outinord IND Inclusión de aire 1" | Concreto | Entre torres 2 y 3 placa cubierta escalera N+ 9.25 | 2026-02-27 | 2026-03-13 | 2026-03-13 | 14 | 27.6 | 37.2 | 134.8 | PLACA | 28 | PLACA-28-14 | 2026-10-22 | NUEVO | 2026-10-22 | 21.65 | 9.6
23472 - TERRA PPTO C (MANZANA 4) | PL - 1394 | Outinord IND Inclusión de aire 1" | Concreto | Entre torres 2 y 3 placa cubierta escalera N+ 9.25 | 2026-02-27 | 2026-03-13 | 2026-03-13 | 14 | 27.6 | 36.9 | 133.7 | PLACA | 28 | PLACA-28-14 | 2026-10-22 | NUEVO | 2026-10-22 | 21.65 | 9.3
23472 - TERRA PPTO C (MANZANA 4) | PL - 1394 | Outinord IND Inclusión de aire 1" | Concreto | Entre torres 2 y 3 placa cubierta escalera N+ 9.25 | 2026-02-27 | 2026-03-06 | 2026-03-06 | 7 | 27.6 | 31 | 112.3 | PLACA | 28 | PLACA-28-7 | 2026-10-22 | NUEVO | 2026-10-22 | 18.48 | 3.4
23472 - TERRA PPTO C (MANZANA 4) | PL - 1394 | Outinord IND Inclusión de aire 1" | Concreto | Entre torres 2 y 3 placa cubierta escalera N+ 9.25 | 2026-02-27 | 2026-03-06 | 2026-03-06 | 7 | 27.6 | 29.8 | 108 | PLACA | 28 | PLACA-28-7 | 2026-10-22 | NUEVO | 2026-10-22 | 18.48 | 2.2
23472 - TERRA PPTO C (MANZANA 4) | PL - 1394 | Outinord IND | Concreto | Placa cubierta escalera entre torres 2 y 3 N + 9.25 | 2026-02-27 | 2026-03-02 | 2026-03-03 | 3 | 27.6 | 20.7 | 75 | PLACA | 28 | PLACA-28-3 | 2026-10-22 | NUEVO | 2026-10-22 | 12.6 | -6.9
23472 - TERRA PPTO C (MANZANA 4) | PL - 1394 | Outinord IND | Concreto | Placa cubierta escalera entre torres 2 y 3 N + 9.25 | 2026-02-27 | 2026-03-02 | 2026-03-03 | 3 | 27.6 | 20.4 | 73.9 | PLACA | 28 | PLACA-28-3 | 2026-10-22 | NUEVO | 2026-10-22 | 12.6 | -7.2
23472 - TERRA PPTO C (MANZANA 4) | PL - 1396 | outinord IND 1" | Concreto | Salón comunal 2 placa matera tipo 2 piso 1 eje 11 al 11" entre C-E | 2026-03-07 | 2026-04-04 | 2026-04-08 | 28 | 27.6 | 42.8 | 155.1 | PLACA | 28 | PLACA-28-28 | 2026-10-22 | NUEVO | 2026-10-22 | 28 | 15.2
23472 - TERRA PPTO C (MANZANA 4) | PL - 1396 | outinord IND 1" | Concreto | Salón comunal 2 placa matera tipo 2 piso 1 eje 11 al 11" entre C-E | 2026-03-07 | 2026-04-04 | 2026-04-08 | 28 | 27.6 | 42.7 | 154.7 | PLACA | 28 | PLACA-28-28 | 2026-10-22 | NUEVO | 2026-10-22 | 28 | 15.1
23472 - TERRA PPTO C (MANZANA 4) | PL - 1396 | outinord IND 1" | Concreto | Salón comunal 2 placa matera tipo 2 piso 1 eje 11 al 11" entre C-E | 2026-03-07 | 2026-04-04 | 2026-04-08 | 28 | 27.6 | 43.3 | 156.9 | PLACA | 28 | PLACA-28-28 | 2026-10-22 | NUEVO | 2026-10-22 | 28 | 15.7
23472 - TERRA PPTO C (MANZANA 4) | PL - 1396 | outinord IND 1" | Concreto | Salón comunal 2 placa matera tipo 2 piso 1 eje 11 al 11" entre C-E | 2026-03-07 | 2026-03-21 | 2026-03-24 | 14 | 27.6 | 35.8 | 129.7 | PLACA | 28 | PLACA-28-14 | 2026-10-22 | NUEVO | 2026-10-22 | 21.65 | 8.2
23472 - TERRA PPTO C (MANZANA 4) | PL - 1396 | outinord IND 1" | Concreto | Salón comunal 2 placa matera tipo 2 piso 1 eje 11 al 11" entre C-E | 2026-03-07 | 2026-03-21 | 2026-03-24 | 14 | 27.6 | 36.1 | 130.8 | PLACA | 28 | PLACA-28-14 | 2026-10-22 | NUEVO | 2026-10-22 | 21.65 | 8.5
23472 - TERRA PPTO C (MANZANA 4) | PL - 1396 | outinord IND 1" | Concreto | Salón comunal 2 placa matera tipo 2 piso 1 eje 11 al 11" entre C-E | 2026-03-07 | 2026-03-14 | 2026-03-16 | 7 | 27.6 | 30.2 | 109.4 | PLACA | 28 | PLACA-28-7 | 2026-10-22 | NUEVO | 2026-10-22 | 18.48 | 2.6
23472 - TERRA PPTO C (MANZANA 4) | PL - 1396 | outinord IND 1" | Concreto | Salón comunal 2 placa matera tipo 2 piso 1 eje 11 al 11" entre C-E | 2026-03-07 | 2026-03-14 | 2026-03-16 | 7 | 27.6 | 29.7 | 107.6 | PLACA | 28 | PLACA-28-7 | 2026-10-22 | NUEVO | 2026-10-22 | 18.48 | 2.1
23472 - TERRA PPTO C (MANZANA 4) | PL - 1396 | outinord IND 1" | Concreto | Salón comunal 2 placa matera tipo 2 piso 1 eje 11 al 11" entre C-E | 2026-03-07 | 2026-03-10 | 2026-03-11 | 3 | 27.6 | 26.4 | 95.7 | PLACA | 28 | PLACA-28-3 | 2026-10-22 | NUEVO | 2026-10-22 | 12.6 | -1.2
23472 - TERRA PPTO C (MANZANA 4) | PL - 1396 | outinord IND 1" | Concreto | Salón comunal 2 placa matera tipo 2 piso 1 eje 11 al 11" entre C-E | 2026-03-07 | 2026-03-10 | 2026-03-11 | 3 | 27.6 | 25.8 | 93.5 | PLACA | 28 | PLACA-28-3 | 2026-10-22 | NUEVO | 2026-10-22 | 12.6 | -1.8
23472 - TERRA PPTO C (MANZANA 4) | PL - 1399 | Outinord IND 1" | Concreto | Placa de escalera entre Torres 2 y 3 N + 1.50 y N + 2.75 | 2026-04-06 | 2026-05-04 | 2026-05-06 | 28 | 27.6 | 39.4 | 142.8 | PLACA | 28 | PLACA-28-28 | 2026-10-22 | NUEVO | 2026-10-22 | 28 | 11.8
23472 - TERRA PPTO C (MANZANA 4) | PL - 1399 | Outinord IND 1" | Concreto | Placa de escalera entre Torres 2 y 3 N + 1.50 y N + 2.75 | 2026-04-06 | 2026-05-04 | 2026-05-06 | 28 | 27.6 | 40.2 | 145.7 | PLACA | 28 | PLACA-28-28 | 2026-10-22 | NUEVO | 2026-10-22 | 28 | 12.6
23472 - TERRA PPTO C (MANZANA 4) | PL - 1399 | Outinord IND 1" | Concreto | Placa de escalera entre Torres 2 y 3 N + 1.50 y N + 2.75 | 2026-04-06 | 2026-05-04 | 2026-05-06 | 28 | 27.6 | 39.8 | 144.2 | PLACA | 28 | PLACA-28-28 | 2026-10-22 | NUEVO | 2026-10-22 | 28 | 12.2
23472 - TERRA PPTO C (MANZANA 4) | PL - 1399 | Outinord IND 1" | Concreto | Placa de escalera entre Torres 2 y 3 N + 1.50 y N + 2.75 | 2026-04-06 | 2026-04-20 | 2026-04-21 | 14 | 27.6 | 33 | 119.6 | PLACA | 28 | PLACA-28-14 | 2026-10-22 | NUEVO | 2026-10-22 | 21.65 | 5.4
23472 - TERRA PPTO C (MANZANA 4) | PL - 1399 | Outinord IND 1" | Concreto | Placa de escalera entre Torres 2 y 3 N + 1.50 y N + 2.75 | 2026-04-06 | 2026-04-20 | 2026-04-21 | 14 | 27.6 | 33.6 | 121.7 | PLACA | 28 | PLACA-28-14 | 2026-10-22 | NUEVO | 2026-10-22 | 21.65 | 6
23472 - TERRA PPTO C (MANZANA 4) | PL - 1399 | Outinord IND 1" | Concreto | Placa de escalera entre Torres 2 y 3 N + 1.50 y N + 2.75 | 2026-04-06 | 2026-04-13 | 2026-04-15 | 7 | 27.6 | 29.1 | 105.4 | PLACA | 28 | PLACA-28-7 | 2026-10-22 | NUEVO | 2026-10-22 | 18.48 | 1.5
23472 - TERRA PPTO C (MANZANA 4) | PL - 1399 | Outinord IND 1" | Concreto | Placa de escalera entre Torres 2 y 3 N + 1.50 y N + 2.75 | 2026-04-06 | 2026-04-13 | 2026-04-15 | 7 | 27.6 | 28.5 | 103.3 | PLACA | 28 | PLACA-28-7 | 2026-10-22 | NUEVO | 2026-10-22 | 18.48 | 0.9
23472 - TERRA PPTO C (MANZANA 4) | PL - 1399 | Outinord IND 1" | Concreto | Placa de escalera entre Torres 2 y 3 N + 1.50 y N + 2.75 | 2026-04-06 | 2026-04-09 | 2026-04-11 | 3 | 27.6 | 22.3 | 80.8 | PLACA | 28 | PLACA-28-3 | 2026-10-22 | NUEVO | 2026-10-22 | 12.6 | -5.3
23472 - TERRA PPTO C (MANZANA 4) | PL - 1399 | Outinord IND 1" | Concreto | Placa de escalera entre Torres 2 y 3 N + 1.50 y N + 2.75 | 2026-04-06 | 2026-04-09 | 2026-04-11 | 3 | 27.6 | 22.5 | 81.5 | PLACA | 28 | PLACA-28-3 | 2026-10-22 | NUEVO | 2026-10-22 | 12.6 | -5.1
23472 - TERRA PPTO C (MANZANA 4) | PL - 1400 | Outinord IND 1" | Concreto | Salón comunal 2 placa y muros de contorno de las materas tipo 2 y 3 piso 1 Apaup eje 11" entre A - E costado oriental | 2026-04-08 | 2026-05-06 | 2026-05-06 | 28 | 27.6 | 43 | 155.8 | PLACA | 28 | PLACA-28-28 | 2026-10-22 | NUEVO | 2026-10-22 | 28 | 15.4
23472 - TERRA PPTO C (MANZANA 4) | PL - 1400 | Outinord IND 1" | Concreto | Salón comunal 2 placa y muros de contorno de las materas tipo 2 y 3 piso 1 Apaup eje 11" entre A - E costado oriental | 2026-04-08 | 2026-05-06 | 2026-05-06 | 28 | 27.6 | 43.4 | 157.2 | PLACA | 28 | PLACA-28-28 | 2026-10-22 | NUEVO | 2026-10-22 | 28 | 15.8
23472 - TERRA PPTO C (MANZANA 4) | PL - 1400 | Outinord IND 1" | Concreto | Salón comunal 2 placa y muros de contorno de las materas tipo 2 y 3 piso 1 Apaup eje 11" entre A - E costado oriental | 2026-04-08 | 2026-05-06 | 2026-05-06 | 28 | 27.6 | 44 | 159.4 | PLACA | 28 | PLACA-28-28 | 2026-10-22 | NUEVO | 2026-10-22 | 28 | 16.4
23472 - TERRA PPTO C (MANZANA 4) | PL - 1400 | Outinord IND 1" | Concreto | Salón comunal 2 placa y muros de contorno de las materas tipo 2 y 3 piso 1 Apaup eje 11" entre A - E costado oriental | 2026-04-08 | 2026-04-22 | 2026-04-22 | 14 | 27.6 | 36.2 | 131.2 | PLACA | 28 | PLACA-28-14 | 2026-10-22 | NUEVO | 2026-10-22 | 21.65 | 8.6
23472 - TERRA PPTO C (MANZANA 4) | PL - 1400 | Outinord IND 1" | Concreto | Salón comunal 2 placa y muros de contorno de las materas tipo 2 y 3 piso 1 Apaup eje 11" entre A - E costado oriental | 2026-04-08 | 2026-04-22 | 2026-04-22 | 14 | 27.6 | 36.7 | 133 | PLACA | 28 | PLACA-28-14 | 2026-10-22 | NUEVO | 2026-10-22 | 21.65 | 9.1
23472 - TERRA PPTO C (MANZANA 4) | PL - 1400 | Outinord IND 1" | Concreto | Salón comunal 2 placa y muros de contorno de las materas tipo 2 y 3 piso 1 Apaup eje 11" entre A - E costado oriental | 2026-04-08 | 2026-04-15 | 2026-04-15 | 7 | 27.6 | 31.4 | 113.8 | PLACA | 28 | PLACA-28-7 | 2026-10-22 | NUEVO | 2026-10-22 | 18.48 | 3.8
23472 - TERRA PPTO C (MANZANA 4) | PL - 1400 | Outinord IND 1" | Concreto | Salón comunal 2 placa y muros de contorno de las materas tipo 2 y 3 piso 1 Apaup eje 11" entre A - E costado oriental | 2026-04-08 | 2026-04-15 | 2026-04-15 | 7 | 27.6 | 30.5 | 110.5 | PLACA | 28 | PLACA-28-7 | 2026-10-22 | NUEVO | 2026-10-22 | 18.48 | 2.9
23472 - TERRA PPTO C (MANZANA 4) | PL - 1400 | Outinord IND 1" | Concreto | Salón comunal 2 placa y muros de contorno de las materas tipo 2 y 3 piso 1 Apaup eje 11" entre A - E costado oriental | 2026-04-08 | 2026-04-11 | 2026-04-15 | 3 | 27.6 | 28.4 | 102.9 | PLACA | 28 | PLACA-28-3 | 2026-10-22 | NUEVO | 2026-10-22 | 12.6 | 0.8
23472 - TERRA PPTO C (MANZANA 4) | PL - 1400 | Outinord IND 1" | Concreto | Salón comunal 2 placa y muros de contorno de las materas tipo 2 y 3 piso 1 Apaup eje 11" entre A - E costado oriental | 2026-04-08 | 2026-04-11 | 2026-04-15 | 3 | 27.6 | 28.6 | 103.6 | PLACA | 28 | PLACA-28-3 | 2026-10-22 | NUEVO | 2026-10-22 | 12.6 | 1
23472 - TERRA PPTO C (MANZANA 4) | PL - 1407 | Outinord IND 1" | Concreto | Salón comunal 1, placa contrapiso eje 1 - P/ 3 - P, A - P / B - P Costado Sur | 2026-05-29 | 2026-06-26 | 2026-07-01 | 28 | 27.6 | 38.2 | 138.4 | PLACA | 28 | PLACA-28-28 | 2026-10-22 | NUEVO | 2026-10-22 | 28 | 10.6
23472 - TERRA PPTO C (MANZANA 4) | PL - 1407 | Outinord IND 1" | Concreto | Salón comunal 1, placa contrapiso eje 1 - P/ 3 - P, A - P / B - P Costado Sur | 2026-05-29 | 2026-06-26 | 2026-07-01 | 28 | 27.6 | 37.6 | 136.2 | PLACA | 28 | PLACA-28-28 | 2026-10-22 | NUEVO | 2026-10-22 | 28 | 10
23472 - TERRA PPTO C (MANZANA 4) | PL - 1407 | Outinord IND 1" | Concreto | Salón comunal 1, placa contrapiso eje 1 - P/ 3 - P, A - P / B - P Costado Sur | 2026-05-29 | 2026-06-26 | 2026-07-01 | 28 | 27.6 | 37.8 | 137 | PLACA | 28 | PLACA-28-28 | 2026-10-22 | NUEVO | 2026-10-22 | 28 | 10.2
23472 - TERRA PPTO C (MANZANA 4) | PL - 1407 | Outinord IND 1" | Concreto | Salón comunal 1, placa contrapiso eje 1 - P/ 3 - P, A - P / B - P Costado Sur | 2026-05-29 | 2026-06-12 | 2026-06-18 | 14 | 27.6 | 31.2 | 113 | PLACA | 28 | PLACA-28-14 | 2026-10-22 | NUEVO | 2026-10-22 | 21.65 | 3.6
23472 - TERRA PPTO C (MANZANA 4) | PL - 1407 | Outinord IND 1" | Concreto | Salón comunal 1, placa contrapiso eje 1 - P/ 3 - P, A - P / B - P Costado Sur | 2026-05-29 | 2026-06-12 | 2026-06-18 | 14 | 27.6 | 31.7 | 114.9 | PLACA | 28 | PLACA-28-14 | 2026-10-22 | NUEVO | 2026-10-22 | 21.65 | 4.1
23472 - TERRA PPTO C (MANZANA 4) | PL - 1407 | Outinord IND 1" | Concreto | Salón comunal 1, placa contrapiso eje 1 - P/ 3 - P, A - P / B - P Costado Sur | 2026-05-29 | 2026-06-05 | 2026-06-05 | 7 | 27.6 | 25.4 | 92 | PLACA | 28 | PLACA-28-7 | 2026-10-22 | NUEVO | 2026-10-22 | 18.48 | -2.2
23472 - TERRA PPTO C (MANZANA 4) | PL - 1407 | Outinord IND 1" | Concreto | Salón comunal 1, placa contrapiso eje 1 - P/ 3 - P, A - P / B - P Costado Sur | 2026-05-29 | 2026-06-05 | 2026-06-05 | 7 | 27.6 | 25.7 | 93.1 | PLACA | 28 | PLACA-28-7 | 2026-10-22 | NUEVO | 2026-10-22 | 18.48 | -1.9
23472 - TERRA PPTO C (MANZANA 4) | PL - 1407 | Outinord IND 1" | Concreto | Salón comunal 1, placa contrapiso eje 1 - P/ 3 - P, A - P / B - P Costado Sur | 2026-05-29 | 2026-06-02 | 2026-06-04 | 4 | 27.6 | 22.8 | 82.6 | PLACA | 28 | PLACA-28-4 | 2026-10-22 | NUEVO | 2026-10-22 | 14.07 | -4.8
23472 - TERRA PPTO C (MANZANA 4) | PL - 1407 | Outinord IND 1" | Concreto | Salón comunal 1, placa contrapiso eje 1 - P/ 3 - P, A - P / B - P Costado Sur | 2026-05-29 | 2026-06-02 | 2026-06-04 | 4 | 27.6 | 22.9 | 83 | PLACA | 28 | PLACA-28-4 | 2026-10-22 | NUEVO | 2026-10-22 | 14.07 | -4.7
23472 - TERRA PPTO C (MANZANA 4) | PL - 1412 | Outinord IND microfibra de propileno | Concreto | Salón comunal 1 placa cubierta N + 680 eje L - P , 3 - P / A - P , B - P costado sur | 2026-07-06 | 2026-08-03 | 2026-08-04 | 28 | 27.6 | 50.5 | 183 | PLACA | 28 | PLACA-28-28 | 2026-10-22 | NUEVO | 2026-10-22 | 28 | 22.9
23472 - TERRA PPTO C (MANZANA 4) | PL - 1412 | Outinord IND microfibra de propileno | Concreto | Salón comunal 1 placa cubierta N + 680 eje L - P , 3 - P / A - P , B - P costado sur | 2026-07-06 | 2026-08-03 | 2026-08-04 | 28 | 27.6 | 51 | 184.8 | PLACA | 28 | PLACA-28-28 | 2026-10-22 | NUEVO | 2026-10-22 | 28 | 23.4
23472 - TERRA PPTO C (MANZANA 4) | PL - 1412 | Outinord IND microfibra de propileno | Concreto | Salón comunal 1 placa cubierta N + 680 eje L - P , 3 - P / A - P , B - P costado sur | 2026-07-06 | 2026-08-03 | 2026-08-04 | 28 | 27.6 | 50.5 | 183 | PLACA | 28 | PLACA-28-28 | 2026-10-22 | NUEVO | 2026-10-22 | 28 | 22.9
23472 - TERRA PPTO C (MANZANA 4) | PL - 1412 | Outinord IND microfibra de propileno | Concreto | Salón comunal 1 placa cubierta N + 680 eje L - P , 3 - P / A - P , B - P costado sur | 2026-07-06 | 2026-07-20 | 2026-07-22 | 14 | 27.6 | 41.4 | 150 | PLACA | 28 | PLACA-28-14 | 2026-10-22 | NUEVO | 2026-10-22 | 21.65 | 13.8
23472 - TERRA PPTO C (MANZANA 4) | PL - 1412 | Outinord IND microfibra de propileno | Concreto | Salón comunal 1 placa cubierta N + 680 eje L - P , 3 - P / A - P , B - P costado sur | 2026-07-06 | 2026-07-20 | 2026-07-22 | 14 | 27.6 | 42.7 | 154.7 | PLACA | 28 | PLACA-28-14 | 2026-10-22 | NUEVO | 2026-10-22 | 21.65 | 15.1
23472 - TERRA PPTO C (MANZANA 4) | PL - 1412 | Outinord IND microfibra de propileno | Concreto | Salón comunal 1 placa cubierta N + 680 eje L - P , 3 - P / A - P , B - P costado sur | 2026-07-06 | 2026-07-13 | 2026-07-14 | 7 | 27.6 | 35.6 | 129 | PLACA | 28 | PLACA-28-7 | 2026-10-22 | NUEVO | 2026-10-22 | 18.48 | 8
23472 - TERRA PPTO C (MANZANA 4) | PL - 1412 | Outinord IND microfibra de propileno | Concreto | Salón comunal 1 placa cubierta N + 680 eje L - P , 3 - P / A - P , B - P costado sur | 2026-07-06 | 2026-07-13 | 2026-07-14 | 7 | 27.6 | 34.5 | 125 | PLACA | 28 | PLACA-28-7 | 2026-10-22 | NUEVO | 2026-10-22 | 18.48 | 6.9
23472 - TERRA PPTO C (MANZANA 4) | PL - 1412 | Outinord IND microfibra de propileno | Concreto | Salón comunal 1 placa cubierta N + 680 eje L - P , 3 - P / A - P , B - P costado sur | 2026-07-06 | 2026-07-09 | 2026-07-14 | 3 | 27.6 | 28.5 | 103.3 | PLACA | 28 | PLACA-28-3 | 2026-10-22 | NUEVO | 2026-10-22 | 12.6 | 0.9
23472 - TERRA PPTO C (MANZANA 4) | PL - 1412 | Outinord IND microfibra de propileno | Concreto | Salón comunal 1 placa cubierta N + 680 eje L - P , 3 - P / A - P , B - P costado sur | 2026-07-06 | 2026-07-09 | 2026-07-14 | 3 | 27.6 | 27.6 | 100 | PLACA | 28 | PLACA-28-3 | 2026-10-22 | NUEVO | 2026-10-22 | 12.6 | 0
23472 - TERRA PPTO C (MANZANA 4) | PL 1264 | Outinord Ind 1" | Concreto | Placa entrepiso torre 1 eje 6 al 13 entre F - J Apt 1801 , 1812 | 2025-09-10 | 2025-10-08 | 2025-10-13 | 28 | 20.7 | 29.8 | 144 | PLACA | 21 | PLACA-21-28 | 2026-10-22 | NUEVO | 2026-10-22 | 21 | 9.1
23472 - TERRA PPTO C (MANZANA 4) | PL 1264 | Outinord Ind 1" | Concreto | Placa entrepiso torre 1 eje 6 al 13 entre F - J Apt 1801 , 1812 | 2025-09-10 | 2025-10-08 | 2025-10-13 | 28 | 20.7 | 30.2 | 145.9 | PLACA | 21 | PLACA-21-28 | 2026-10-22 | NUEVO | 2026-10-22 | 21 | 9.5
23472 - TERRA PPTO C (MANZANA 4) | PL 1264 | Outinord Ind 1" | Concreto | Placa entrepiso torre 1 eje 6 al 13 entre F - J Apt 1801 , 1812 | 2025-09-10 | 2025-10-08 | 2025-10-13 | 28 | 20.7 | 28.9 | 139.6 | PLACA | 21 | PLACA-21-28 | 2026-10-22 | NUEVO | 2026-10-22 | 21 | 8.2
23472 - TERRA PPTO C (MANZANA 4) | PL 1264 | Outinord Ind 1" | Concreto | Placa entrepiso torre 1 eje 6 al 13 entre F - J Apt 1801 , 1812 | 2025-09-10 | 2025-09-24 | 2025-09-25 | 14 | 20.7 | 26.3 | 127.1 | PLACA | 21 | PLACA-21-14 | 2026-10-22 | NUEVO | 2026-10-22 | 16.24 | 5.6
23472 - TERRA PPTO C (MANZANA 4) | PL 1264 | Outinord Ind 1" | Concreto | Placa entrepiso torre 1 eje 6 al 13 entre F - J Apt 1801 , 1812 | 2025-09-10 | 2025-09-24 | 2025-09-25 | 14 | 20.7 | 24.9 | 120.3 | PLACA | 21 | PLACA-21-14 | 2026-10-22 | NUEVO | 2026-10-22 | 16.24 | 4.2
23472 - TERRA PPTO C (MANZANA 4) | PL 1264 | Outinord Ind 1" | Concreto | Placa entrepiso torre 1 eje 6 al 13 entre F - J Apt 1801 , 1812 | 2025-09-10 | 2025-09-17 | 2025-09-23 | 7 | 20.7 | 21 | 101.4 | PLACA | 21 | PLACA-21-7 | 2026-10-22 | NUEVO | 2026-10-22 | 13.86 | 0.3
23472 - TERRA PPTO C (MANZANA 4) | PL 1264 | Outinord Ind 1" | Concreto | Placa entrepiso torre 1 eje 6 al 13 entre F - J Apt 1801 , 1812 | 2025-09-10 | 2025-09-17 | 2025-09-23 | 7 | 20.7 | 21.3 | 102.9 | PLACA | 21 | PLACA-21-7 | 2026-10-22 | NUEVO | 2026-10-22 | 13.86 | 0.6
23472 - TERRA PPTO C (MANZANA 4) | PL 1264 | Outinord Ind 1" | Concreto | Placa entrepiso torre 1 eje 6 al 13 entre F - J Apt 1801 , 1812 | 2025-09-10 | 2025-09-13 | 2025-09-23 | 3 | 20.7 | 16.9 | 81.6 | PLACA | 21 | PLACA-21-3 | 2026-10-22 | NUEVO | 2026-10-22 | 9.45 | -3.8
23472 - TERRA PPTO C (MANZANA 4) | PL 1264 | Outinord Ind 1" | Concreto | Placa entrepiso torre 1 eje 6 al 13 entre F - J Apt 1801 , 1812 | 2025-09-10 | 2025-09-13 | 2025-09-23 | 3 | 20.7 | 16 | 77.3 | PLACA | 21 | PLACA-21-3 | 2026-10-22 | NUEVO | 2026-10-22 | 9.45 | -4.7
23472 - TERRA PPTO C (MANZANA 4) | PL 1265 | Outinord Ind 1" | Concreto | Placa Entrepiso Torre 1 eje 1 al 5 entre A - E Apt 1804, 1805 | 2025-09-11 | 2025-10-09 | 2025-10-13 | 28 | 20.7 | 28.3 | 136.7 | PLACA | 21 | PLACA-21-28 | 2026-10-22 | NUEVO | 2026-10-22 | 21 | 7.6
23472 - TERRA PPTO C (MANZANA 4) | PL 1265 | Outinord Ind 1" | Concreto | Placa Entrepiso Torre 1 eje 1 al 5 entre A - E Apt 1804, 1805 | 2025-09-11 | 2025-10-09 | 2025-10-13 | 28 | 20.7 | 29.1 | 140.6 | PLACA | 21 | PLACA-21-28 | 2026-10-22 | NUEVO | 2026-10-22 | 21 | 8.4
23472 - TERRA PPTO C (MANZANA 4) | PL 1265 | Outinord Ind 1" | Concreto | Placa Entrepiso Torre 1 eje 1 al 5 entre A - E Apt 1804, 1805 | 2025-09-11 | 2025-10-09 | 2025-10-13 | 28 | 20.7 | 28.1 | 135.7 | PLACA | 21 | PLACA-21-28 | 2026-10-22 | NUEVO | 2026-10-22 | 21 | 7.4
23472 - TERRA PPTO C (MANZANA 4) | PL 1265 | Outinord Ind 1" | Concreto | Placa Entrepiso Torre 1 eje 1 al 5 entre A - E Apt 1804, 1805 | 2025-09-11 | 2025-09-25 | 2025-09-30 | 14 | 20.7 | 25.3 | 122.2 | PLACA | 21 | PLACA-21-14 | 2026-10-22 | NUEVO | 2026-10-22 | 16.24 | 4.6
23472 - TERRA PPTO C (MANZANA 4) | PL 1265 | Outinord Ind 1" | Concreto | Placa Entrepiso Torre 1 eje 1 al 5 entre A - E Apt 1804, 1805 | 2025-09-11 | 2025-09-25 | 2025-09-30 | 14 | 20.7 | 24.8 | 119.8 | PLACA | 21 | PLACA-21-14 | 2026-10-22 | NUEVO | 2026-10-22 | 16.24 | 4.1
23472 - TERRA PPTO C (MANZANA 4) | PL 1265 | Outinord Ind 1" | Concreto | Placa Entrepiso Torre 1 eje 1 al 5 entre A - E Apt 1804, 1805 | 2025-09-11 | 2025-09-18 | 2025-09-23 | 7 | 20.7 | 20.5 | 99 | PLACA | 21 | PLACA-21-7 | 2026-10-22 | NUEVO | 2026-10-22 | 13.86 | -0.2
23472 - TERRA PPTO C (MANZANA 4) | PL 1265 | Outinord Ind 1" | Concreto | Placa Entrepiso Torre 1 eje 1 al 5 entre A - E Apt 1804, 1805 | 2025-09-11 | 2025-09-18 | 2025-09-23 | 7 | 20.7 | 20.1 | 97.1 | PLACA | 21 | PLACA-21-7 | 2026-10-22 | NUEVO | 2026-10-22 | 13.86 | -0.6
23472 - TERRA PPTO C (MANZANA 4) | PL 1265 | Outinord Ind 1" | Concreto | Placa Entrepiso Torre 1 eje 1 al 5 entre A - E Apt 1804, 1805 | 2025-09-11 | 2025-09-14 | 2025-09-23 | 3 | 20.7 | 15.7 | 75.8 | PLACA | 21 | PLACA-21-3 | 2026-10-22 | NUEVO | 2026-10-22 | 9.45 | -5
23472 - TERRA PPTO C (MANZANA 4) | PL 1265 | Outinord Ind 1" | Concreto | Placa Entrepiso Torre 1 eje 1 al 5 entre A - E Apt 1804, 1805 | 2025-09-11 | 2025-09-14 | 2025-09-23 | 3 | 20.7 | 14.9 | 72 | PLACA | 21 | PLACA-21-3 | 2026-10-22 | NUEVO | 2026-10-22 | 9.45 | -5.8
23472 - TERRA PPTO C (MANZANA 4) | PL 1266 | Outinord IND. 1" | Concreto | Salón comunal vigas y placa de entrepiso eje 1 al 4 entre BP - B piso 3 comunal 1 y escalera tipo 5 eje B - C entre 7" - 7 piso 5 a cubierta comunal 2 | 2025-09-12 | 2025-10-10 | 2025-10-15 | 28 | 27.6 | 36.7 | 133 | PLACA | 28 | PLACA-28-28 | 2026-10-22 | NUEVO | 2026-10-22 | 28 | 9.1
23472 - TERRA PPTO C (MANZANA 4) | PL 1266 | Outinord IND. 1" | Concreto | Salón comunal vigas y placa de entrepiso eje 1 al 4 entre BP - B piso 3 comunal 1 y escalera tipo 5 eje B - C entre 7" - 7 piso 5 a cubierta comunal 2 | 2025-09-12 | 2025-10-10 | 2025-10-15 | 28 | 27.6 | 36.3 | 131.5 | PLACA | 28 | PLACA-28-28 | 2026-10-22 | NUEVO | 2026-10-22 | 28 | 8.7
23472 - TERRA PPTO C (MANZANA 4) | PL 1266 | Outinord IND. 1" | Concreto | Salón comunal vigas y placa de entrepiso eje 1 al 4 entre BP - B piso 3 comunal 1 y escalera tipo 5 eje B - C entre 7" - 7 piso 5 a cubierta comunal 2 | 2025-09-12 | 2025-10-10 | 2025-10-15 | 28 | 27.6 | 35.7 | 129.3 | PLACA | 28 | PLACA-28-28 | 2026-10-22 | NUEVO | 2026-10-22 | 28 | 8.1
23472 - TERRA PPTO C (MANZANA 4) | PL 1266 | Outinord IND. 1" | Concreto | Salón comunal vigas y placa de entrepiso eje 1 al 4 entre BP - B piso 3 comunal 1 y escalera tipo 5 eje B - C entre 7" - 7 piso 5 a cubierta comunal 2 | 2025-09-12 | 2025-09-26 | 2025-09-30 | 14 | 27.6 | 30.3 | 109.8 | PLACA | 28 | PLACA-28-14 | 2026-10-22 | NUEVO | 2026-10-22 | 21.65 | 2.7
23472 - TERRA PPTO C (MANZANA 4) | PL 1266 | Outinord IND. 1" | Concreto | Salón comunal vigas y placa de entrepiso eje 1 al 4 entre BP - B piso 3 comunal 1 y escalera tipo 5 eje B - C entre 7" - 7 piso 5 a cubierta comunal 2 | 2025-09-12 | 2025-09-26 | 2025-09-30 | 14 | 27.6 | 30.4 | 110.1 | PLACA | 28 | PLACA-28-14 | 2026-10-22 | NUEVO | 2026-10-22 | 21.65 | 2.8
23472 - TERRA PPTO C (MANZANA 4) | PL 1266 | Outinord IND. 1" | Concreto | Salón comunal vigas y placa de entrepiso eje 1 al 4 entre BP - B piso 3 comunal 1 y escalera tipo 5 eje B - C entre 7" - 7 piso 5 a cubierta comunal 2 | 2025-09-12 | 2025-09-19 | 2025-09-23 | 7 | 27.6 | 27.3 | 98.9 | PLACA | 28 | PLACA-28-7 | 2026-10-22 | NUEVO | 2026-10-22 | 18.48 | -0.3
23472 - TERRA PPTO C (MANZANA 4) | PL 1266 | Outinord IND. 1" | Concreto | Salón comunal vigas y placa de entrepiso eje 1 al 4 entre BP - B piso 3 comunal 1 y escalera tipo 5 eje B - C entre 7" - 7 piso 5 a cubierta comunal 2 | 2025-09-12 | 2025-09-19 | 2025-09-23 | 7 | 27.6 | 26.9 | 97.5 | PLACA | 28 | PLACA-28-7 | 2026-10-22 | NUEVO | 2026-10-22 | 18.48 | -0.7
23472 - TERRA PPTO C (MANZANA 4) | PL 1266 | Outinord IND. 1" | Concreto | Salón comunal vigas y placa de entrepiso eje 1 al 4 entre BP - B piso 3 comunal 1 y escalera tipo 5 eje B - C entre 7" - 7 piso 5 a cubierta comunal 2 | 2025-09-12 | 2025-09-16 | 2025-09-23 | 4 | 27.6 | 20.7 | 75 | PLACA | 28 | PLACA-28-4 | 2026-10-22 | NUEVO | 2026-10-22 | 14.07 | -6.9
23472 - TERRA PPTO C (MANZANA 4) | PL 1266 | Outinord IND. 1" | Concreto | Salón comunal vigas y placa de entrepiso eje 1 al 4 entre BP - B piso 3 comunal 1 y escalera tipo 5 eje B - C entre 7" - 7 piso 5 a cubierta comunal 2 | 2025-09-12 | 2025-09-16 | 2025-09-23 | 4 | 27.6 | 21 | 76.1 | PLACA | 28 | PLACA-28-4 | 2026-10-22 | NUEVO | 2026-10-22 | 14.07 | -6.6
23472 - TERRA PPTO C (MANZANA 4) | PL 1390 | Outinord IND | Concreto | Salon comunal 2 vigas vm1 y placa de la metera tipo 2 piso 1 eje 10 al 11 entre C - D | 2026-01-30 | 2026-02-27 | 2026-02-27 | 28 | 27.6 | 45.9 | 166.3 | PLACA | 28 | PLACA-28-28 | 2026-10-22 | NUEVO | 2026-10-22 | 28 | 18.3
23472 - TERRA PPTO C (MANZANA 4) | PL 1390 | Outinord IND | Concreto | Salon comunal 2 vigas vm1 y placa de la metera tipo 2 piso 1 eje 10 al 11 entre C - D | 2026-01-30 | 2026-02-27 | 2026-02-27 | 28 | 27.6 | 46.9 | 169.9 | PLACA | 28 | PLACA-28-28 | 2026-10-22 | NUEVO | 2026-10-22 | 28 | 19.3
23472 - TERRA PPTO C (MANZANA 4) | PL 1390 | Outinord IND | Concreto | Salon comunal 2 vigas vm1 y placa de la metera tipo 2 piso 1 eje 10 al 11 entre C - D | 2026-01-30 | 2026-02-27 | 2026-02-27 | 28 | 27.6 | 45.7 | 165.6 | PLACA | 28 | PLACA-28-28 | 2026-10-22 | NUEVO | 2026-10-22 | 28 | 18.1
23472 - TERRA PPTO C (MANZANA 4) | PL 1390 | Outinord IND | Concreto | Salon comunal 2 vigas vm1 y placa de la metera tipo 2 piso 1 eje 10 al 11 entre C - D | 2026-01-30 | 2026-02-13 | 2026-02-17 | 14 | 27.6 | 38.6 | 139.9 | PLACA | 28 | PLACA-28-14 | 2026-10-22 | NUEVO | 2026-10-22 | 21.65 | 11
23472 - TERRA PPTO C (MANZANA 4) | PL 1390 | Outinord IND | Concreto | Salon comunal 2 vigas vm1 y placa de la metera tipo 2 piso 1 eje 10 al 11 entre C - D | 2026-01-30 | 2026-02-13 | 2026-02-17 | 14 | 27.6 | 38.8 | 140.6 | PLACA | 28 | PLACA-28-14 | 2026-10-22 | NUEVO | 2026-10-22 | 21.65 | 11.2
23472 - TERRA PPTO C (MANZANA 4) | PL 1390 | Outinord IND | Concreto | Salon comunal 2 vigas vm1 y placa de la metera tipo 2 piso 1 eje 10 al 11 entre C - D | 2026-01-30 | 2026-02-06 | 2026-02-09 | 7 | 27.6 | 34.4 | 124.6 | PLACA | 28 | PLACA-28-7 | 2026-10-22 | NUEVO | 2026-10-22 | 18.48 | 6.8
23472 - TERRA PPTO C (MANZANA 4) | PL 1390 | Outinord IND | Concreto | Salon comunal 2 vigas vm1 y placa de la metera tipo 2 piso 1 eje 10 al 11 entre C - D | 2026-01-30 | 2026-02-06 | 2026-02-09 | 7 | 27.6 | 34 | 123.2 | PLACA | 28 | PLACA-28-7 | 2026-10-22 | NUEVO | 2026-10-22 | 18.48 | 6.4
23472 - TERRA PPTO C (MANZANA 4) | PL 1390 | Outinord IND | Concreto | Salon comunal 2 vigas vm1 y placa de la metera tipo 2 piso 1 eje 10 al 11 entre C - D | 2026-01-30 | 2026-02-03 | 2026-02-06 | 4 | 27.6 | 30.3 | 109.8 | PLACA | 28 | PLACA-28-4 | 2026-10-22 | NUEVO | 2026-10-22 | 14.07 | 2.7
23472 - TERRA PPTO C (MANZANA 4) | PL 1390 | Outinord IND | Concreto | Salon comunal 2 vigas vm1 y placa de la metera tipo 2 piso 1 eje 10 al 11 entre C - D | 2026-01-30 | 2026-02-03 | 2026-02-06 | 4 | 27.6 | 30 | 108.7 | PLACA | 28 | PLACA-28-4 | 2026-10-22 | NUEVO | 2026-10-22 | 14.07 | 2.4
23472 - TERRA PPTO C (MANZANA 4) | PL- 1320 | Outinord IND 1" | Concreto | Placa entrepiso torre 1 eje 6 al 13 entre F - J aptos 2201 - 2212 | 2025-10-20 | 2025-11-17 | 2025-11-19 | 28 | 20.7 | 28.5 | 137.7 | PLACA | 21 | PLACA-21-28 | 2026-10-22 | NUEVO | 2026-10-22 | 21 | 7.8
23472 - TERRA PPTO C (MANZANA 4) | PL- 1320 | Outinord IND 1" | Concreto | Placa entrepiso torre 1 eje 6 al 13 entre F - J aptos 2201 - 2212 | 2025-10-20 | 2025-11-17 | 2025-11-19 | 28 | 20.7 | 27.7 | 133.8 | PLACA | 21 | PLACA-21-28 | 2026-10-22 | NUEVO | 2026-10-22 | 21 | 7
23472 - TERRA PPTO C (MANZANA 4) | PL- 1320 | Outinord IND 1" | Concreto | Placa entrepiso torre 1 eje 6 al 13 entre F - J aptos 2201 - 2212 | 2025-10-20 | 2025-11-17 | 2025-11-19 | 28 | 20.7 | 27.8 | 134.3 | PLACA | 21 | PLACA-21-28 | 2026-10-22 | NUEVO | 2026-10-22 | 21 | 7.1
23472 - TERRA PPTO C (MANZANA 4) | PL- 1320 | Outinord IND 1" | Concreto | Placa entrepiso torre 1 eje 6 al 13 entre F - J aptos 2201 - 2212 | 2025-10-20 | 2025-11-03 | 2025-11-05 | 14 | 20.7 | 23.6 | 114 | PLACA | 21 | PLACA-21-14 | 2026-10-22 | NUEVO | 2026-10-22 | 16.24 | 2.9
23472 - TERRA PPTO C (MANZANA 4) | PL- 1320 | Outinord IND 1" | Concreto | Placa entrepiso torre 1 eje 6 al 13 entre F - J aptos 2201 - 2212 | 2025-10-20 | 2025-11-03 | 2025-11-05 | 14 | 20.7 | 24.1 | 116.4 | PLACA | 21 | PLACA-21-14 | 2026-10-22 | NUEVO | 2026-10-22 | 16.24 | 3.4
23472 - TERRA PPTO C (MANZANA 4) | PL- 1320 | Outinord IND 1" | Concreto | Placa entrepiso torre 1 eje 6 al 13 entre F - J aptos 2201 - 2212 | 2025-10-20 | 2025-10-27 | 2025-10-30 | 7 | 20.7 | 17.8 | 86 | PLACA | 21 | PLACA-21-7 | 2026-10-22 | NUEVO | 2026-10-22 | 13.86 | -2.9
23472 - TERRA PPTO C (MANZANA 4) | PL- 1320 | Outinord IND 1" | Concreto | Placa entrepiso torre 1 eje 6 al 13 entre F - J aptos 2201 - 2212 | 2025-10-20 | 2025-10-27 | 2025-10-30 | 7 | 20.7 | 17.7 | 85.5 | PLACA | 21 | PLACA-21-7 | 2026-10-22 | NUEVO | 2026-10-22 | 13.86 | -3
23472 - TERRA PPTO C (MANZANA 4) | PL- 1320 | Outinord IND 1" | Concreto | Placa entrepiso torre 1 eje 6 al 13 entre F - J aptos 2201 - 2212 | 2025-10-20 | 2025-10-23 | 2025-10-30 | 3 | 20.7 | 15.9 | 76.8 | PLACA | 21 | PLACA-21-3 | 2026-10-22 | NUEVO | 2026-10-22 | 9.45 | -4.8
23472 - TERRA PPTO C (MANZANA 4) | PL- 1320 | Outinord IND 1" | Concreto | Placa entrepiso torre 1 eje 6 al 13 entre F - J aptos 2201 - 2212 | 2025-10-20 | 2025-10-23 | 2025-10-30 | 3 | 20.7 | 15.6 | 75.4 | PLACA | 21 | PLACA-21-3 | 2026-10-22 | NUEVO | 2026-10-22 | 9.45 | -5.1
23472 - TERRA PPTO C (MANZANA 4) | PL- 1321 | Outinord IND 1" | Concreto | Placa entrepiso torre 1 eje 1 al 5 entre A - E aptos 2204 - 2205 | 2025-10-21 | 2025-11-18 | 2025-11-20 | 28 | 20.7 | 35.7 | 172.5 | PLACA | 21 | PLACA-21-28 | 2026-10-22 | NUEVO | 2026-10-22 | 21 | 15
23472 - TERRA PPTO C (MANZANA 4) | PL- 1321 | Outinord IND 1" | Concreto | Placa entrepiso torre 1 eje 1 al 5 entre A - E aptos 2204 - 2205 | 2025-10-21 | 2025-11-18 | 2025-11-20 | 28 | 20.7 | 36.7 | 177.3 | PLACA | 21 | PLACA-21-28 | 2026-10-22 | NUEVO | 2026-10-22 | 21 | 16
23472 - TERRA PPTO C (MANZANA 4) | PL- 1321 | Outinord IND 1" | Concreto | Placa entrepiso torre 1 eje 1 al 5 entre A - E aptos 2204 - 2205 | 2025-10-21 | 2025-11-18 | 2025-11-20 | 28 | 20.7 | 37 | 178.7 | PLACA | 21 | PLACA-21-28 | 2026-10-22 | NUEVO | 2026-10-22 | 21 | 16.3
23472 - TERRA PPTO C (MANZANA 4) | PL- 1321 | Outinord IND 1" | Concreto | Placa entrepiso torre 1 eje 1 al 5 entre A - E aptos 2204 - 2205 | 2025-10-21 | 2025-11-04 | 2025-11-06 | 14 | 20.7 | 32.3 | 156 | PLACA | 21 | PLACA-21-14 | 2026-10-22 | NUEVO | 2026-10-22 | 16.24 | 11.6
23472 - TERRA PPTO C (MANZANA 4) | PL- 1321 | Outinord IND 1" | Concreto | Placa entrepiso torre 1 eje 1 al 5 entre A - E aptos 2204 - 2205 | 2025-10-21 | 2025-11-04 | 2025-11-06 | 14 | 20.7 | 31.2 | 150.7 | PLACA | 21 | PLACA-21-14 | 2026-10-22 | NUEVO | 2026-10-22 | 16.24 | 10.5
23472 - TERRA PPTO C (MANZANA 4) | PL- 1321 | Outinord IND 1" | Concreto | Placa entrepiso torre 1 eje 1 al 5 entre A - E aptos 2204 - 2205 | 2025-10-21 | 2025-10-28 | 2025-10-30 | 7 | 20.7 | 27.4 | 132.4 | PLACA | 21 | PLACA-21-7 | 2026-10-22 | NUEVO | 2026-10-22 | 13.86 | 6.7
23472 - TERRA PPTO C (MANZANA 4) | PL- 1321 | Outinord IND 1" | Concreto | Placa entrepiso torre 1 eje 1 al 5 entre A - E aptos 2204 - 2205 | 2025-10-21 | 2025-10-28 | 2025-10-30 | 7 | 20.7 | 27.2 | 131.4 | PLACA | 21 | PLACA-21-7 | 2026-10-22 | NUEVO | 2026-10-22 | 13.86 | 6.5
23472 - TERRA PPTO C (MANZANA 4) | PL- 1321 | Outinord IND 1" | Concreto | Placa entrepiso torre 1 eje 1 al 5 entre A - E aptos 2204 - 2205 | 2025-10-21 | 2025-10-24 | 2025-10-30 | 3 | 20.7 | 26.2 | 126.6 | PLACA | 21 | PLACA-21-3 | 2026-10-22 | NUEVO | 2026-10-22 | 9.45 | 5.5
23472 - TERRA PPTO C (MANZANA 4) | PL- 1321 | Outinord IND 1" | Concreto | Placa entrepiso torre 1 eje 1 al 5 entre A - E aptos 2204 - 2205 | 2025-10-21 | 2025-10-24 | 2025-10-30 | 3 | 20.7 | 25.3 | 122.2 | PLACA | 21 | PLACA-21-3 | 2026-10-22 | NUEVO | 2026-10-22 | 9.45 | 4.6
23472 - TERRA PPTO C (MANZANA 4) | PL- 1322 | Outinord IND 1" | Concreto | Salón comunal placa de contrapiso eje 10 al 11 entre A -E | 2025-10-21 | 2025-11-18 | 2025-11-20 | 28 | 27.6 | 39.9 | 144.6 | PLACA | 28 | PLACA-28-28 | 2026-10-22 | NUEVO | 2026-10-22 | 28 | 12.3
23472 - TERRA PPTO C (MANZANA 4) | PL- 1322 | Outinord IND 1" | Concreto | Salón comunal placa de contrapiso eje 10 al 11 entre A -E | 2025-10-21 | 2025-11-18 | 2025-11-20 | 28 | 27.6 | 38.7 | 140.2 | PLACA | 28 | PLACA-28-28 | 2026-10-22 | NUEVO | 2026-10-22 | 28 | 11.1
23472 - TERRA PPTO C (MANZANA 4) | PL- 1322 | Outinord IND 1" | Concreto | Salón comunal placa de contrapiso eje 10 al 11 entre A -E | 2025-10-21 | 2025-11-18 | 2025-11-20 | 28 | 27.6 | 38.1 | 138 | PLACA | 28 | PLACA-28-28 | 2026-10-22 | NUEVO | 2026-10-22 | 28 | 10.5
23472 - TERRA PPTO C (MANZANA 4) | PL- 1322 | Outinord IND 1" | Concreto | Salón comunal placa de contrapiso eje 10 al 11 entre A -E | 2025-10-21 | 2025-11-04 | 2025-11-06 | 14 | 27.6 | 34.6 | 125.4 | PLACA | 28 | PLACA-28-14 | 2026-10-22 | NUEVO | 2026-10-22 | 21.65 | 7
23472 - TERRA PPTO C (MANZANA 4) | PL- 1322 | Outinord IND 1" | Concreto | Salón comunal placa de contrapiso eje 10 al 11 entre A -E | 2025-10-21 | 2025-11-04 | 2025-11-06 | 14 | 27.6 | 33.6 | 121.7 | PLACA | 28 | PLACA-28-14 | 2026-10-22 | NUEVO | 2026-10-22 | 21.65 | 6
23472 - TERRA PPTO C (MANZANA 4) | PL- 1322 | Outinord IND 1" | Concreto | Salón comunal placa de contrapiso eje 10 al 11 entre A -E | 2025-10-21 | 2025-10-28 | 2025-10-30 | 7 | 27.6 | 29.9 | 108.3 | PLACA | 28 | PLACA-28-7 | 2026-10-22 | NUEVO | 2026-10-22 | 18.48 | 2.3
23472 - TERRA PPTO C (MANZANA 4) | PL- 1322 | Outinord IND 1" | Concreto | Salón comunal placa de contrapiso eje 10 al 11 entre A -E | 2025-10-21 | 2025-10-28 | 2025-10-30 | 7 | 27.6 | 28.6 | 103.6 | PLACA | 28 | PLACA-28-7 | 2026-10-22 | NUEVO | 2026-10-22 | 18.48 | 1
23472 - TERRA PPTO C (MANZANA 4) | PL- 1322 | Outinord IND 1" | Concreto | Salón comunal placa de contrapiso eje 10 al 11 entre A -E | 2025-10-21 | 2025-10-24 | 2025-10-30 | 3 | 27.6 | 24.2 | 87.7 | PLACA | 28 | PLACA-28-3 | 2026-10-22 | NUEVO | 2026-10-22 | 12.6 | -3.4
23472 - TERRA PPTO C (MANZANA 4) | PL- 1322 | Outinord IND 1" | Concreto | Salón comunal placa de contrapiso eje 10 al 11 entre A -E | 2025-10-21 | 2025-10-24 | 2025-10-30 | 3 | 27.6 | 23.7 | 85.9 | PLACA | 28 | PLACA-28-3 | 2026-10-22 | NUEVO | 2026-10-22 | 12.6 | -3.9
23472 - TERRA PPTO C (MANZANA 4) | PL-1143 | Outinord IND 1" | Concreto | Placa entrepiso torre 1 eje 13 al 19 entre F-J apto 1010, 1011 y escalera costado oriental piso 6 a piso 7 eje 17 al 19 entre D-G | 2025-07-04 | 2025-08-01 | 2025-08-04 | 28 | 20.7 | 28.5 | 137.7 | PLACA | 21 | PLACA-21-28 | 2026-10-22 | NUEVO | 2026-10-22 | 21 | 7.8
23472 - TERRA PPTO C (MANZANA 4) | PL-1143 | Outinord IND 1" | Concreto | Placa entrepiso torre 1 eje 13 al 19 entre F-J apto 1010, 1011 y escalera costado oriental piso 6 a piso 7 eje 17 al 19 entre D-G | 2025-07-04 | 2025-08-01 | 2025-08-04 | 28 | 20.7 | 29.3 | 141.5 | PLACA | 21 | PLACA-21-28 | 2026-10-22 | NUEVO | 2026-10-22 | 21 | 8.6
23472 - TERRA PPTO C (MANZANA 4) | PL-1143 | Outinord IND 1" | Concreto | Placa entrepiso torre 1 eje 13 al 19 entre F-J apto 1010, 1011 y escalera costado oriental piso 6 a piso 7 eje 17 al 19 entre D-G | 2025-07-04 | 2025-08-01 | 2025-08-04 | 28 | 20.7 | 27.9 | 134.8 | PLACA | 21 | PLACA-21-28 | 2026-10-22 | NUEVO | 2026-10-22 | 21 | 7.2
23472 - TERRA PPTO C (MANZANA 4) | PL-1143 | Outinord IND 1" | Concreto | Placa entrepiso torre 1 eje 13 al 19 entre F-J apto 1010, 1011 y escalera costado oriental piso 6 a piso 7 eje 17 al 19 entre D-G | 2025-07-04 | 2025-07-18 | 2025-07-22 | 14 | 20.7 | 23.3 | 112.6 | PLACA | 21 | PLACA-21-14 | 2026-10-22 | NUEVO | 2026-10-22 | 16.24 | 2.6
23472 - TERRA PPTO C (MANZANA 4) | PL-1143 | Outinord IND 1" | Concreto | Placa entrepiso torre 1 eje 13 al 19 entre F-J apto 1010, 1011 y escalera costado oriental piso 6 a piso 7 eje 17 al 19 entre D-G | 2025-07-04 | 2025-07-18 | 2025-07-22 | 14 | 20.7 | 23.5 | 113.5 | PLACA | 21 | PLACA-21-14 | 2026-10-22 | NUEVO | 2026-10-22 | 16.24 | 2.8
23472 - TERRA PPTO C (MANZANA 4) | PL-1143 | Outinord IND 1" | Concreto | Placa entrepiso torre 1 eje 13 al 19 entre F-J apto 1010, 1011 y escalera costado oriental piso 6 a piso 7 eje 17 al 19 entre D-G | 2025-07-04 | 2025-07-11 | 2025-07-14 | 7 | 20.7 | 19 | 91.8 | PLACA | 21 | PLACA-21-7 | 2026-10-22 | NUEVO | 2026-10-22 | 13.86 | -1.7
23472 - TERRA PPTO C (MANZANA 4) | PL-1143 | Outinord IND 1" | Concreto | Placa entrepiso torre 1 eje 13 al 19 entre F-J apto 1010, 1011 y escalera costado oriental piso 6 a piso 7 eje 17 al 19 entre D-G | 2025-07-04 | 2025-07-11 | 2025-07-14 | 7 | 20.7 | 18.2 | 87.9 | PLACA | 21 | PLACA-21-7 | 2026-10-22 | NUEVO | 2026-10-22 | 13.86 | -2.5
23472 - TERRA PPTO C (MANZANA 4) | PL-1143 | Outinord IND 1" | Concreto | Placa entrepiso torre 1 eje 13 al 19 entre F-J apto 1010, 1011 y escalera costado oriental piso 6 a piso 7 eje 17 al 19 entre D-G | 2025-07-04 | 2025-07-08 | 2025-07-09 | 4 | 20.7 | 15.7 | 75.8 | PLACA | 21 | PLACA-21-4 | 2026-10-22 | NUEVO | 2026-10-22 | 10.55 | -5
23472 - TERRA PPTO C (MANZANA 4) | PL-1143 | Outinord IND 1" | Concreto | Placa entrepiso torre 1 eje 13 al 19 entre F-J apto 1010, 1011 y escalera costado oriental piso 6 a piso 7 eje 17 al 19 entre D-G | 2025-07-04 | 2025-07-08 | 2025-07-09 | 4 | 20.7 | 14.9 | 72 | PLACA | 21 | PLACA-21-4 | 2026-10-22 | NUEVO | 2026-10-22 | 10.55 | -5.8
23472 - TERRA PPTO C (MANZANA 4) | PL-1145 | Outinord IND | Concreto | Placa entrepiso eje 7 al 13 entre A-E apto 1006, 1007 torre 1 | 2025-07-05 | 2025-08-02 | 2025-08-04 | 28 | 20.7 | 32.8 | 158.5 | PLACA | 21 | PLACA-21-28 | 2026-10-22 | NUEVO | 2026-10-22 | 21 | 12.1
23472 - TERRA PPTO C (MANZANA 4) | PL-1145 | Outinord IND | Concreto | Placa entrepiso eje 7 al 13 entre A-E apto 1006, 1007 torre 1 | 2025-07-05 | 2025-08-02 | 2025-08-04 | 28 | 20.7 | 33.2 | 160.4 | PLACA | 21 | PLACA-21-28 | 2026-10-22 | NUEVO | 2026-10-22 | 21 | 12.5
23472 - TERRA PPTO C (MANZANA 4) | PL-1145 | Outinord IND | Concreto | Placa entrepiso eje 7 al 13 entre A-E apto 1006, 1007 torre 1 | 2025-07-05 | 2025-08-02 | 2025-08-04 | 28 | 20.7 | 32.2 | 155.6 | PLACA | 21 | PLACA-21-28 | 2026-10-22 | NUEVO | 2026-10-22 | 21 | 11.5
23472 - TERRA PPTO C (MANZANA 4) | PL-1145 | Outinord IND | Concreto | Placa entrepiso eje 7 al 13 entre A-E apto 1006, 1007 torre 1 | 2025-07-05 | 2025-07-19 | 2025-07-22 | 14 | 20.7 | 28.3 | 136.7 | PLACA | 21 | PLACA-21-14 | 2026-10-22 | NUEVO | 2026-10-22 | 16.24 | 7.6
23472 - TERRA PPTO C (MANZANA 4) | PL-1145 | Outinord IND | Concreto | Placa entrepiso eje 7 al 13 entre A-E apto 1006, 1007 torre 1 | 2025-07-05 | 2025-07-19 | 2025-07-22 | 14 | 20.7 | 28.4 | 137.2 | PLACA | 21 | PLACA-21-14 | 2026-10-22 | NUEVO | 2026-10-22 | 16.24 | 7.7
23472 - TERRA PPTO C (MANZANA 4) | PL-1145 | Outinord IND | Concreto | Placa entrepiso eje 7 al 13 entre A-E apto 1006, 1007 torre 1 | 2025-07-05 | 2025-07-12 | 2025-07-14 | 7 | 20.7 | 20.5 | 99 | PLACA | 21 | PLACA-21-7 | 2026-10-22 | NUEVO | 2026-10-22 | 13.86 | -0.2
23472 - TERRA PPTO C (MANZANA 4) | PL-1145 | Outinord IND | Concreto | Placa entrepiso eje 7 al 13 entre A-E apto 1006, 1007 torre 1 | 2025-07-05 | 2025-07-12 | 2025-07-14 | 7 | 20.7 | 20.5 | 99 | PLACA | 21 | PLACA-21-7 | 2026-10-22 | NUEVO | 2026-10-22 | 13.86 | -0.2
23472 - TERRA PPTO C (MANZANA 4) | PL-1145 | Outinord IND | Concreto | Placa entrepiso eje 7 al 13 entre A-E apto 1006, 1007 torre 1 | 2025-07-05 | 2025-07-08 | 2025-07-09 | 3 | 20.7 | 18.4 | 88.9 | PLACA | 21 | PLACA-21-3 | 2026-10-22 | NUEVO | 2026-10-22 | 9.45 | -2.3
23472 - TERRA PPTO C (MANZANA 4) | PL-1145 | Outinord IND | Concreto | Placa entrepiso eje 7 al 13 entre A-E apto 1006, 1007 torre 1 | 2025-07-05 | 2025-07-08 | 2025-07-09 | 3 | 20.7 | 17.5 | 84.5 | PLACA | 21 | PLACA-21-3 | 2026-10-22 | NUEVO | 2026-10-22 | 9.45 | -3.2
23472 - TERRA PPTO C (MANZANA 4) | PL-1157 | Outinord IND 1" | Concreto | Placa entrepiso torre 1 eje 13 al 19 entre A - E apto 1108, 1109 | 2025-07-10 | 2025-08-07 | 2025-08-12 | 28 | 20.7 | 26.2 | 126.6 | PLACA | 21 | PLACA-21-28 | 2026-10-22 | NUEVO | 2026-10-22 | 21 | 5.5
23472 - TERRA PPTO C (MANZANA 4) | PL-1157 | Outinord IND 1" | Concreto | Placa entrepiso torre 1 eje 13 al 19 entre A - E apto 1108, 1109 | 2025-07-10 | 2025-08-07 | 2025-08-12 | 28 | 20.7 | 25.4 | 122.7 | PLACA | 21 | PLACA-21-28 | 2026-10-22 | NUEVO | 2026-10-22 | 21 | 4.7
23472 - TERRA PPTO C (MANZANA 4) | PL-1157 | Outinord IND 1" | Concreto | Placa entrepiso torre 1 eje 13 al 19 entre A - E apto 1108, 1109 | 2025-07-10 | 2025-08-07 | 2025-08-12 | 28 | 20.7 | 24.9 | 120.3 | PLACA | 21 | PLACA-21-28 | 2026-10-22 | NUEVO | 2026-10-22 | 21 | 4.2
23472 - TERRA PPTO C (MANZANA 4) | PL-1157 | Outinord IND 1" | Concreto | Placa entrepiso torre 1 eje 13 al 19 entre A - E apto 1108, 1109 | 2025-07-10 | 2025-07-24 | 2025-07-26 | 14 | 20.7 | 22.9 | 110.6 | PLACA | 21 | PLACA-21-14 | 2026-10-22 | NUEVO | 2026-10-22 | 16.24 | 2.2
23472 - TERRA PPTO C (MANZANA 4) | PL-1157 | Outinord IND 1" | Concreto | Placa entrepiso torre 1 eje 13 al 19 entre A - E apto 1108, 1109 | 2025-07-10 | 2025-07-24 | 2025-07-26 | 14 | 20.7 | 22.7 | 109.7 | PLACA | 21 | PLACA-21-14 | 2026-10-22 | NUEVO | 2026-10-22 | 16.24 | 2
23472 - TERRA PPTO C (MANZANA 4) | PL-1157 | Outinord IND 1" | Concreto | Placa entrepiso torre 1 eje 13 al 19 entre A - E apto 1108, 1109 | 2025-07-10 | 2025-07-17 | 2025-07-22 | 7 | 20.7 | 19.5 | 94.2 | PLACA | 21 | PLACA-21-7 | 2026-10-22 | NUEVO | 2026-10-22 | 13.86 | -1.2
23472 - TERRA PPTO C (MANZANA 4) | PL-1157 | Outinord IND 1" | Concreto | Placa entrepiso torre 1 eje 13 al 19 entre A - E apto 1108, 1109 | 2025-07-10 | 2025-07-17 | 2025-07-22 | 7 | 20.7 | 19.8 | 95.7 | PLACA | 21 | PLACA-21-7 | 2026-10-22 | NUEVO | 2026-10-22 | 13.86 | -0.9
23472 - TERRA PPTO C (MANZANA 4) | PL-1157 | Outinord IND 1" | Concreto | Placa entrepiso torre 1 eje 13 al 19 entre A - E apto 1108, 1109 | 2025-07-10 | 2025-07-13 | 2025-07-17 | 3 | 20.7 | 15 | 72.5 | PLACA | 21 | PLACA-21-3 | 2026-10-22 | NUEVO | 2026-10-22 | 9.45 | -5.7
23472 - TERRA PPTO C (MANZANA 4) | PL-1157 | Outinord IND 1" | Concreto | Placa entrepiso torre 1 eje 13 al 19 entre A - E apto 1108, 1109 | 2025-07-10 | 2025-07-13 | 2025-07-17 | 3 | 20.7 | 15.2 | 73.4 | PLACA | 21 | PLACA-21-3 | 2026-10-22 | NUEVO | 2026-10-22 | 9.45 | -5.5
23472 - TERRA PPTO C (MANZANA 4) | PL-1166 | Outinord IND 1" | Concreto | Placa entrepiso torre 1 eje 1 al 7 entre A - E apto 1104, 1105 | 2025-07-15 | 2025-08-12 | 2025-08-14 | 28 | 20.7 | 24.9 | 120.3 | PLACA | 21 | PLACA-21-28 | 2026-10-22 | NUEVO | 2026-10-22 | 21 | 4.2
23472 - TERRA PPTO C (MANZANA 4) | PL-1166 | Outinord IND 1" | Concreto | Placa entrepiso torre 1 eje 1 al 7 entre A - E apto 1104, 1105 | 2025-07-15 | 2025-08-12 | 2025-08-14 | 28 | 20.7 | 25.1 | 121.3 | PLACA | 21 | PLACA-21-28 | 2026-10-22 | NUEVO | 2026-10-22 | 21 | 4.4
23472 - TERRA PPTO C (MANZANA 4) | PL-1166 | Outinord IND 1" | Concreto | Placa entrepiso torre 1 eje 1 al 7 entre A - E apto 1104, 1105 | 2025-07-15 | 2025-08-12 | 2025-08-14 | 28 | 20.7 | 24.2 | 116.9 | PLACA | 21 | PLACA-21-28 | 2026-10-22 | NUEVO | 2026-10-22 | 21 | 3.5
23472 - TERRA PPTO C (MANZANA 4) | PL-1166 | Outinord IND 1" | Concreto | Placa entrepiso torre 1 eje 1 al 7 entre A - E apto 1104, 1105 | 2025-07-15 | 2025-07-29 | 2025-07-31 | 14 | 20.7 | 22.3 | 107.7 | PLACA | 21 | PLACA-21-14 | 2026-10-22 | NUEVO | 2026-10-22 | 16.24 | 1.6
23472 - TERRA PPTO C (MANZANA 4) | PL-1166 | Outinord IND 1" | Concreto | Placa entrepiso torre 1 eje 1 al 7 entre A - E apto 1104, 1105 | 2025-07-15 | 2025-07-29 | 2025-07-31 | 14 | 20.7 | 21.3 | 102.9 | PLACA | 21 | PLACA-21-14 | 2026-10-22 | NUEVO | 2026-10-22 | 16.24 | 0.6
23472 - TERRA PPTO C (MANZANA 4) | PL-1166 | Outinord IND 1" | Concreto | Placa entrepiso torre 1 eje 1 al 7 entre A - E apto 1104, 1105 | 2025-07-15 | 2025-07-22 | 2025-07-25 | 7 | 20.7 | 17.4 | 84.1 | PLACA | 21 | PLACA-21-7 | 2026-10-22 | NUEVO | 2026-10-22 | 13.86 | -3.3
23472 - TERRA PPTO C (MANZANA 4) | PL-1166 | Outinord IND 1" | Concreto | Placa entrepiso torre 1 eje 1 al 7 entre A - E apto 1104, 1105 | 2025-07-15 | 2025-07-22 | 2025-07-25 | 7 | 20.7 | 17.7 | 85.5 | PLACA | 21 | PLACA-21-7 | 2026-10-22 | NUEVO | 2026-10-22 | 13.86 | -3
23472 - TERRA PPTO C (MANZANA 4) | PL-1166 | Outinord IND 1" | Concreto | Placa entrepiso torre 1 eje 1 al 7 entre A - E apto 1104, 1105 | 2025-07-15 | 2025-07-18 | 2025-07-22 | 3 | 20.7 | 12.8 | 61.8 | PLACA | 21 | PLACA-21-3 | 2026-10-22 | NUEVO | 2026-10-22 | 9.45 | -7.9
23472 - TERRA PPTO C (MANZANA 4) | PL-1166 | Outinord IND 1" | Concreto | Placa entrepiso torre 1 eje 1 al 7 entre A - E apto 1104, 1105 | 2025-07-15 | 2025-07-18 | 2025-07-22 | 3 | 20.7 | 12.6 | 60.9 | PLACA | 21 | PLACA-21-3 | 2026-10-22 | NUEVO | 2026-10-22 | 9.45 | -8.1
23472 - TERRA PPTO C (MANZANA 4) | PL-1180 | Outinord IND 1" | Concreto | Placa entrepiso torre 1 eje 1 al 7 entre A - E apto 1204, 1205 | 2025-07-22 | 2025-08-19 | 2025-08-21 | 28 | 20.7 | 28.5 | 137.7 | PLACA | 21 | PLACA-21-28 | 2026-10-22 | NUEVO | 2026-10-22 | 21 | 7.8
23472 - TERRA PPTO C (MANZANA 4) | PL-1180 | Outinord IND 1" | Concreto | Placa entrepiso torre 1 eje 1 al 7 entre A - E apto 1204, 1205 | 2025-07-22 | 2025-08-19 | 2025-08-21 | 28 | 20.7 | 27.3 | 131.9 | PLACA | 21 | PLACA-21-28 | 2026-10-22 | NUEVO | 2026-10-22 | 21 | 6.6
23472 - TERRA PPTO C (MANZANA 4) | PL-1180 | Outinord IND 1" | Concreto | Placa entrepiso torre 1 eje 1 al 7 entre A - E apto 1204, 1205 | 2025-07-22 | 2025-08-19 | 2025-08-21 | 28 | 20.7 | 28.2 | 136.2 | PLACA | 21 | PLACA-21-28 | 2026-10-22 | NUEVO | 2026-10-22 | 21 | 7.5
23472 - TERRA PPTO C (MANZANA 4) | PL-1180 | Outinord IND 1" | Concreto | Placa entrepiso torre 1 eje 1 al 7 entre A - E apto 1204, 1205 | 2025-07-22 | 2025-08-05 | 2025-08-06 | 14 | 20.7 | 23 | 111.1 | PLACA | 21 | PLACA-21-14 | 2026-10-22 | NUEVO | 2026-10-22 | 16.24 | 2.3
23472 - TERRA PPTO C (MANZANA 4) | PL-1180 | Outinord IND 1" | Concreto | Placa entrepiso torre 1 eje 1 al 7 entre A - E apto 1204, 1205 | 2025-07-22 | 2025-08-05 | 2025-08-06 | 14 | 20.7 | 22.8 | 110.1 | PLACA | 21 | PLACA-21-14 | 2026-10-22 | NUEVO | 2026-10-22 | 16.24 | 2.1
23472 - TERRA PPTO C (MANZANA 4) | PL-1180 | Outinord IND 1" | Concreto | Placa entrepiso torre 1 eje 1 al 7 entre A - E apto 1204, 1205 | 2025-07-22 | 2025-07-29 | 2025-07-31 | 7 | 20.7 | 16.3 | 78.7 | PLACA | 21 | PLACA-21-7 | 2026-10-22 | NUEVO | 2026-10-22 | 13.86 | -4.4
23472 - TERRA PPTO C (MANZANA 4) | PL-1180 | Outinord IND 1" | Concreto | Placa entrepiso torre 1 eje 1 al 7 entre A - E apto 1204, 1205 | 2025-07-22 | 2025-07-29 | 2025-07-31 | 7 | 20.7 | 16.1 | 77.8 | PLACA | 21 | PLACA-21-7 | 2026-10-22 | NUEVO | 2026-10-22 | 13.86 | -4.6
23472 - TERRA PPTO C (MANZANA 4) | PL-1180 | Outinord IND 1" | Concreto | Placa entrepiso torre 1 eje 1 al 7 entre A - E apto 1204, 1205 | 2025-07-22 | 2025-07-25 | 2025-07-29 | 3 | 20.7 | 10.7 | 51.7 | PLACA | 21 | PLACA-21-3 | 2026-10-22 | NUEVO | 2026-10-22 | 9.45 | -10
23472 - TERRA PPTO C (MANZANA 4) | PL-1180 | Outinord IND 1" | Concreto | Placa entrepiso torre 1 eje 1 al 7 entre A - E apto 1204, 1205 | 2025-07-22 | 2025-07-25 | 2025-07-29 | 3 | 20.7 | 10.4 | 50.2 | PLACA | 21 | PLACA-21-3 | 2026-10-22 | NUEVO | 2026-10-22 | 9.45 | -10.3
23472 - TERRA PPTO C (MANZANA 4) | PL-1182 | Outinord IND 1" | Concreto | Placa entrepiso torre 1 eje 1 al 7 entre F - J apto 1202, 1203 y escalera eje 1 al 2 entre D - G costado occidental piso 9 al piso 10 | 2025-07-23 | 2025-08-20 | 2025-08-21 | 28 | 20.7 | 37.3 | 180.2 | PLACA | 21 | PLACA-21-28 | 2026-10-22 | NUEVO | 2026-10-22 | 21 | 16.6
23472 - TERRA PPTO C (MANZANA 4) | PL-1182 | Outinord IND 1" | Concreto | Placa entrepiso torre 1 eje 1 al 7 entre F - J apto 1202, 1203 y escalera eje 1 al 2 entre D - G costado occidental piso 9 al piso 10 | 2025-07-23 | 2025-08-20 | 2025-08-21 | 28 | 20.7 | 36.7 | 177.3 | PLACA | 21 | PLACA-21-28 | 2026-10-22 | NUEVO | 2026-10-22 | 21 | 16
23472 - TERRA PPTO C (MANZANA 4) | PL-1182 | Outinord IND 1" | Concreto | Placa entrepiso torre 1 eje 1 al 7 entre F - J apto 1202, 1203 y escalera eje 1 al 2 entre D - G costado occidental piso 9 al piso 10 | 2025-07-23 | 2025-08-20 | 2025-08-21 | 28 | 20.7 | 37.1 | 179.2 | PLACA | 21 | PLACA-21-28 | 2026-10-22 | NUEVO | 2026-10-22 | 21 | 16.4
23472 - TERRA PPTO C (MANZANA 4) | PL-1182 | Outinord IND 1" | Concreto | Placa entrepiso torre 1 eje 1 al 7 entre F - J apto 1202, 1203 y escalera eje 1 al 2 entre D - G costado occidental piso 9 al piso 10 | 2025-07-23 | 2025-08-06 | 2025-08-12 | 14 | 20.7 | 30.7 | 148.3 | PLACA | 21 | PLACA-21-14 | 2026-10-22 | NUEVO | 2026-10-22 | 16.24 | 10
23472 - TERRA PPTO C (MANZANA 4) | PL-1182 | Outinord IND 1" | Concreto | Placa entrepiso torre 1 eje 1 al 7 entre F - J apto 1202, 1203 y escalera eje 1 al 2 entre D - G costado occidental piso 9 al piso 10 | 2025-07-23 | 2025-08-06 | 2025-08-12 | 14 | 20.7 | 30.9 | 149.3 | PLACA | 21 | PLACA-21-14 | 2026-10-22 | NUEVO | 2026-10-22 | 16.24 | 10.2
23472 - TERRA PPTO C (MANZANA 4) | PL-1182 | Outinord IND 1" | Concreto | Placa entrepiso torre 1 eje 1 al 7 entre F - J apto 1202, 1203 y escalera eje 1 al 2 entre D - G costado occidental piso 9 al piso 10 | 2025-07-23 | 2025-07-30 | 2025-07-31 | 7 | 20.7 | 28.1 | 135.7 | PLACA | 21 | PLACA-21-7 | 2026-10-22 | NUEVO | 2026-10-22 | 13.86 | 7.4
23472 - TERRA PPTO C (MANZANA 4) | PL-1182 | Outinord IND 1" | Concreto | Placa entrepiso torre 1 eje 1 al 7 entre F - J apto 1202, 1203 y escalera eje 1 al 2 entre D - G costado occidental piso 9 al piso 10 | 2025-07-23 | 2025-07-30 | 2025-07-31 | 7 | 20.7 | 27.7 | 133.8 | PLACA | 21 | PLACA-21-7 | 2026-10-22 | NUEVO | 2026-10-22 | 13.86 | 7
23472 - TERRA PPTO C (MANZANA 4) | PL-1182 | Outinord IND 1" | Concreto | Placa entrepiso torre 1 eje 1 al 7 entre F - J apto 1202, 1203 y escalera eje 1 al 2 entre D - G costado occidental piso 9 al piso 10 | 2025-07-23 | 2025-07-26 | 2025-07-29 | 3 | 20.7 | 24.6 | 118.8 | PLACA | 21 | PLACA-21-3 | 2026-10-22 | NUEVO | 2026-10-22 | 9.45 | 3.9
23472 - TERRA PPTO C (MANZANA 4) | PL-1182 | Outinord IND 1" | Concreto | Placa entrepiso torre 1 eje 1 al 7 entre F - J apto 1202, 1203 y escalera eje 1 al 2 entre D - G costado occidental piso 9 al piso 10 | 2025-07-23 | 2025-07-26 | 2025-07-29 | 3 | 20.7 | 24.7 | 119.3 | PLACA | 21 | PLACA-21-3 | 2026-10-22 | NUEVO | 2026-10-22 | 9.45 | 4
23472 - TERRA PPTO C (MANZANA 4) | PL-1184 | Outinord IND 1" | Concreto | Salón comunal 2 vigas de placa cubierta eje 4 al 7 entre A - C | 2025-07-24 | 2025-08-21 | 2025-08-26 | 28 | 27.6 | 36.5 | 132.2 | PLACA | 28 | PLACA-28-28 | 2026-10-22 | NUEVO | 2026-10-22 | 28 | 8.9
23472 - TERRA PPTO C (MANZANA 4) | PL-1184 | Outinord IND 1" | Concreto | Salón comunal 2 vigas de placa cubierta eje 4 al 7 entre A - C | 2025-07-24 | 2025-08-21 | 2025-08-26 | 28 | 27.6 | 37.2 | 134.8 | PLACA | 28 | PLACA-28-28 | 2026-10-22 | NUEVO | 2026-10-22 | 28 | 9.6
23472 - TERRA PPTO C (MANZANA 4) | PL-1184 | Outinord IND 1" | Concreto | Salón comunal 2 vigas de placa cubierta eje 4 al 7 entre A - C | 2025-07-24 | 2025-08-21 | 2025-08-26 | 28 | 27.6 | 37.5 | 135.9 | PLACA | 28 | PLACA-28-28 | 2026-10-22 | NUEVO | 2026-10-22 | 28 | 9.9
23472 - TERRA PPTO C (MANZANA 4) | PL-1184 | Outinord IND 1" | Concreto | Salón comunal 2 vigas de placa cubierta eje 4 al 7 entre A - C | 2025-07-24 | 2025-08-07 | 2025-08-12 | 14 | 27.6 | 32.3 | 117 | PLACA | 28 | PLACA-28-14 | 2026-10-22 | NUEVO | 2026-10-22 | 21.65 | 4.7
23472 - TERRA PPTO C (MANZANA 4) | PL-1184 | Outinord IND 1" | Concreto | Salón comunal 2 vigas de placa cubierta eje 4 al 7 entre A - C | 2025-07-24 | 2025-08-07 | 2025-08-12 | 14 | 27.6 | 33.3 | 120.7 | PLACA | 28 | PLACA-28-14 | 2026-10-22 | NUEVO | 2026-10-22 | 21.65 | 5.7
23472 - TERRA PPTO C (MANZANA 4) | PL-1184 | Outinord IND 1" | Concreto | Salón comunal 2 vigas de placa cubierta eje 4 al 7 entre A - C | 2025-07-24 | 2025-07-31 | 2025-08-04 | 7 | 27.6 | 26.8 | 97.1 | PLACA | 28 | PLACA-28-7 | 2026-10-22 | NUEVO | 2026-10-22 | 18.48 | -0.8
23472 - TERRA PPTO C (MANZANA 4) | PL-1184 | Outinord IND 1" | Concreto | Salón comunal 2 vigas de placa cubierta eje 4 al 7 entre A - C | 2025-07-24 | 2025-07-31 | 2025-08-04 | 7 | 27.6 | 26.5 | 96 | PLACA | 28 | PLACA-28-7 | 2026-10-22 | NUEVO | 2026-10-22 | 18.48 | -1.1
23472 - TERRA PPTO C (MANZANA 4) | PL-1184 | Outinord IND 1" | Concreto | Salón comunal 2 vigas de placa cubierta eje 4 al 7 entre A - C | 2025-07-24 | 2025-07-27 | 2025-07-29 | 3 | 27.6 | 23.9 | 86.6 | PLACA | 28 | PLACA-28-3 | 2026-10-22 | NUEVO | 2026-10-22 | 12.6 | -3.7
23472 - TERRA PPTO C (MANZANA 4) | PL-1184 | Outinord IND 1" | Concreto | Salón comunal 2 vigas de placa cubierta eje 4 al 7 entre A - C | 2025-07-24 | 2025-07-27 | 2025-07-29 | 3 | 27.6 | 23.5 | 85.1 | PLACA | 28 | PLACA-28-3 | 2026-10-22 | NUEVO | 2026-10-22 | 12.6 | -4.1
23472 - TERRA PPTO C (MANZANA 4) | PL-1185 | Outinord IND 1" | Concreto | Salón comunal 2 vigas de placa cubierta eje 4 al 7 entre A - C | 2025-07-24 | 2025-08-21 | 2025-08-26 | 28 | 27.6 | 40.8 | 147.8 | PLACA | 28 | PLACA-28-28 | 2026-10-22 | NUEVO | 2026-10-22 | 28 | 13.2
23472 - TERRA PPTO C (MANZANA 4) | PL-1185 | Outinord IND 1" | Concreto | Salón comunal 2 vigas de placa cubierta eje 4 al 7 entre A - C | 2025-07-24 | 2025-08-21 | 2025-08-26 | 28 | 27.6 | 39.8 | 144.2 | PLACA | 28 | PLACA-28-28 | 2026-10-22 | NUEVO | 2026-10-22 | 28 | 12.2
23472 - TERRA PPTO C (MANZANA 4) | PL-1185 | Outinord IND 1" | Concreto | Salón comunal 2 vigas de placa cubierta eje 4 al 7 entre A - C | 2025-07-24 | 2025-08-21 | 2025-08-26 | 28 | 27.6 | 39.4 | 142.8 | PLACA | 28 | PLACA-28-28 | 2026-10-22 | NUEVO | 2026-10-22 | 28 | 11.8
23472 - TERRA PPTO C (MANZANA 4) | PL-1185 | Outinord IND 1" | Concreto | Salón comunal 2 vigas de placa cubierta eje 4 al 7 entre A - C | 2025-07-24 | 2025-08-07 | 2025-08-12 | 14 | 27.6 | 35 | 126.8 | PLACA | 28 | PLACA-28-14 | 2026-10-22 | NUEVO | 2026-10-22 | 21.65 | 7.4
23472 - TERRA PPTO C (MANZANA 4) | PL-1185 | Outinord IND 1" | Concreto | Salón comunal 2 vigas de placa cubierta eje 4 al 7 entre A - C | 2025-07-24 | 2025-08-07 | 2025-08-12 | 14 | 27.6 | 33.8 | 122.5 | PLACA | 28 | PLACA-28-14 | 2026-10-22 | NUEVO | 2026-10-22 | 21.65 | 6.2
23472 - TERRA PPTO C (MANZANA 4) | PL-1185 | Outinord IND 1" | Concreto | Salón comunal 2 vigas de placa cubierta eje 4 al 7 entre A - C | 2025-07-24 | 2025-07-31 | 2025-08-04 | 7 | 27.6 | 28.5 | 103.3 | PLACA | 28 | PLACA-28-7 | 2026-10-22 | NUEVO | 2026-10-22 | 18.48 | 0.9
23472 - TERRA PPTO C (MANZANA 4) | PL-1185 | Outinord IND 1" | Concreto | Salón comunal 2 vigas de placa cubierta eje 4 al 7 entre A - C | 2025-07-24 | 2025-07-31 | 2025-08-04 | 7 | 27.6 | 27.4 | 99.3 | PLACA | 28 | PLACA-28-7 | 2026-10-22 | NUEVO | 2026-10-22 | 18.48 | -0.2
23472 - TERRA PPTO C (MANZANA 4) | PL-1185 | Outinord IND 1" | Concreto | Salón comunal 2 vigas de placa cubierta eje 4 al 7 entre A - C | 2025-07-24 | 2025-07-27 | 2025-07-29 | 3 | 27.6 | 24.5 | 88.8 | PLACA | 28 | PLACA-28-3 | 2026-10-22 | NUEVO | 2026-10-22 | 12.6 | -3.1
23472 - TERRA PPTO C (MANZANA 4) | PL-1185 | Outinord IND 1" | Concreto | Salón comunal 2 vigas de placa cubierta eje 4 al 7 entre A - C | 2025-07-24 | 2025-07-27 | 2025-07-29 | 3 | 27.6 | 23.4 | 84.8 | PLACA | 28 | PLACA-28-3 | 2026-10-22 | NUEVO | 2026-10-22 | 12.6 | -4.2
23472 - TERRA PPTO C (MANZANA 4) | PL-1186 | Outinord IND 1" Fibra | Concreto | Salón comunal placa cubierta eje 4 al 7 entre A - C comunal 2 | 2025-07-24 | 2025-08-21 | 2025-08-26 | 28 | 27.6 | 33.6 | 121.7 | PLACA | 28 | PLACA-28-28 | 2026-10-22 | NUEVO | 2026-10-22 | 28 | 6
23472 - TERRA PPTO C (MANZANA 4) | PL-1186 | Outinord IND 1" Fibra | Concreto | Salón comunal placa cubierta eje 4 al 7 entre A - C comunal 2 | 2025-07-24 | 2025-08-21 | 2025-08-26 | 28 | 27.6 | 33.7 | 122.1 | PLACA | 28 | PLACA-28-28 | 2026-10-22 | NUEVO | 2026-10-22 | 28 | 6.1
23472 - TERRA PPTO C (MANZANA 4) | PL-1186 | Outinord IND 1" Fibra | Concreto | Salón comunal placa cubierta eje 4 al 7 entre A - C comunal 2 | 2025-07-24 | 2025-08-21 | 2025-08-26 | 28 | 27.6 | 33.1 | 119.9 | PLACA | 28 | PLACA-28-28 | 2026-10-22 | NUEVO | 2026-10-22 | 28 | 5.5
23472 - TERRA PPTO C (MANZANA 4) | PL-1186 | Outinord IND 1" Fibra | Concreto | Salón comunal placa cubierta eje 4 al 7 entre A - C comunal 2 | 2025-07-24 | 2025-08-07 | 2025-08-12 | 14 | 27.6 | 29.9 | 108.3 | PLACA | 28 | PLACA-28-14 | 2026-10-22 | NUEVO | 2026-10-22 | 21.65 | 2.3
23472 - TERRA PPTO C (MANZANA 4) | PL-1186 | Outinord IND 1" Fibra | Concreto | Salón comunal placa cubierta eje 4 al 7 entre A - C comunal 2 | 2025-07-24 | 2025-08-07 | 2025-08-12 | 14 | 27.6 | 29.4 | 106.5 | PLACA | 28 | PLACA-28-14 | 2026-10-22 | NUEVO | 2026-10-22 | 21.65 | 1.8
23472 - TERRA PPTO C (MANZANA 4) | PL-1186 | Outinord IND 1" Fibra | Concreto | Salón comunal placa cubierta eje 4 al 7 entre A - C comunal 2 | 2025-07-24 | 2025-07-31 | 2025-08-04 | 7 | 27.6 | 26.1 | 94.6 | PLACA | 28 | PLACA-28-7 | 2026-10-22 | NUEVO | 2026-10-22 | 18.48 | -1.5
23472 - TERRA PPTO C (MANZANA 4) | PL-1186 | Outinord IND 1" Fibra | Concreto | Salón comunal placa cubierta eje 4 al 7 entre A - C comunal 2 | 2025-07-24 | 2025-07-31 | 2025-08-04 | 7 | 27.6 | 25.9 | 93.8 | PLACA | 28 | PLACA-28-7 | 2026-10-22 | NUEVO | 2026-10-22 | 18.48 | -1.7
23472 - TERRA PPTO C (MANZANA 4) | PL-1186 | Outinord IND 1" Fibra | Concreto | Salón comunal placa cubierta eje 4 al 7 entre A - C comunal 2 | 2025-07-24 | 2025-07-27 | 2025-07-29 | 3 | 27.6 | 23 | 83.3 | PLACA | 28 | PLACA-28-3 | 2026-10-22 | NUEVO | 2026-10-22 | 12.6 | -4.6
23472 - TERRA PPTO C (MANZANA 4) | PL-1186 | Outinord IND 1" Fibra | Concreto | Salón comunal placa cubierta eje 4 al 7 entre A - C comunal 2 | 2025-07-24 | 2025-07-27 | 2025-07-29 | 3 | 27.6 | 22.6 | 81.9 | PLACA | 28 | PLACA-28-3 | 2026-10-22 | NUEVO | 2026-10-22 | 12.6 | -5
23472 - TERRA PPTO C (MANZANA 4) | PL-1187 | Outinord IND 1" | Concreto | Placa entrepiso torre 1 eje 13 al 19 entre A - E apto 1308, 1309 | 2025-07-24 | 2025-08-21 | 2025-08-26 | 28 | 20.7 | 30.6 | 147.8 | PLACA | 21 | PLACA-21-28 | 2026-10-22 | NUEVO | 2026-10-22 | 21 | 9.9
23472 - TERRA PPTO C (MANZANA 4) | PL-1187 | Outinord IND 1" | Concreto | Placa entrepiso torre 1 eje 13 al 19 entre A - E apto 1308, 1309 | 2025-07-24 | 2025-08-21 | 2025-08-26 | 28 | 20.7 | 30 | 144.9 | PLACA | 21 | PLACA-21-28 | 2026-10-22 | NUEVO | 2026-10-22 | 21 | 9.3
23472 - TERRA PPTO C (MANZANA 4) | PL-1187 | Outinord IND 1" | Concreto | Placa entrepiso torre 1 eje 13 al 19 entre A - E apto 1308, 1309 | 2025-07-24 | 2025-08-21 | 2025-08-26 | 28 | 20.7 | 29.5 | 142.5 | PLACA | 21 | PLACA-21-28 | 2026-10-22 | NUEVO | 2026-10-22 | 21 | 8.8
23472 - TERRA PPTO C (MANZANA 4) | PL-1187 | Outinord IND 1" | Concreto | Placa entrepiso torre 1 eje 13 al 19 entre A - E apto 1308, 1309 | 2025-07-24 | 2025-08-07 | 2025-08-12 | 14 | 20.7 | 24.3 | 117.4 | PLACA | 21 | PLACA-21-14 | 2026-10-22 | NUEVO | 2026-10-22 | 16.24 | 3.6
23472 - TERRA PPTO C (MANZANA 4) | PL-1187 | Outinord IND 1" | Concreto | Placa entrepiso torre 1 eje 13 al 19 entre A - E apto 1308, 1309 | 2025-07-24 | 2025-08-07 | 2025-08-12 | 14 | 20.7 | 23.3 | 112.6 | PLACA | 21 | PLACA-21-14 | 2026-10-22 | NUEVO | 2026-10-22 | 16.24 | 2.6
23472 - TERRA PPTO C (MANZANA 4) | PL-1187 | Outinord IND 1" | Concreto | Placa entrepiso torre 1 eje 13 al 19 entre A - E apto 1308, 1309 | 2025-07-24 | 2025-07-31 | 2025-08-04 | 7 | 20.7 | 17.3 | 83.6 | PLACA | 21 | PLACA-21-7 | 2026-10-22 | NUEVO | 2026-10-22 | 13.86 | -3.4
23472 - TERRA PPTO C (MANZANA 4) | PL-1187 | Outinord IND 1" | Concreto | Placa entrepiso torre 1 eje 13 al 19 entre A - E apto 1308, 1309 | 2025-07-24 | 2025-07-31 | 2025-08-04 | 7 | 20.7 | 16.7 | 80.7 | PLACA | 21 | PLACA-21-7 | 2026-10-22 | NUEVO | 2026-10-22 | 13.86 | -4
23472 - TERRA PPTO C (MANZANA 4) | PL-1187 | Outinord IND 1" | Concreto | Placa entrepiso torre 1 eje 13 al 19 entre A - E apto 1308, 1309 | 2025-07-24 | 2025-07-27 | 2025-07-29 | 3 | 20.7 | 13.6 | 65.7 | PLACA | 21 | PLACA-21-3 | 2026-10-22 | NUEVO | 2026-10-22 | 9.45 | -7.1
23472 - TERRA PPTO C (MANZANA 4) | PL-1187 | Outinord IND 1" | Concreto | Placa entrepiso torre 1 eje 13 al 19 entre A - E apto 1308, 1309 | 2025-07-24 | 2025-07-27 | 2025-07-29 | 3 | 20.7 | 12.7 | 61.4 | PLACA | 21 | PLACA-21-3 | 2026-10-22 | NUEVO | 2026-10-22 | 9.45 | -8
23472 - TERRA PPTO C (MANZANA 4) | PL-1195 | Outinord IND 1" | Concreto | Vigas y placa aligerada salón comunal de cubierta eje 3 al 4 entre A - C y escalera tipo 5 eje B - C entre 7 al 7´ piso 3 al piso 4 | 2025-07-30 | 2025-08-27 | 2025-08-28 | 28 | 27.6 | 47.5 | 172.1 | PLACA | 28 | PLACA-28-28 | 2026-10-22 | NUEVO | 2026-10-22 | 28 | 19.9
23472 - TERRA PPTO C (MANZANA 4) | PL-1195 | Outinord IND 1" | Concreto | Vigas y placa aligerada salón comunal de cubierta eje 3 al 4 entre A - C y escalera tipo 5 eje B - C entre 7 al 7´ piso 3 al piso 4 | 2025-07-30 | 2025-08-27 | 2025-08-28 | 28 | 27.6 | 47.1 | 170.7 | PLACA | 28 | PLACA-28-28 | 2026-10-22 | NUEVO | 2026-10-22 | 28 | 19.5
23472 - TERRA PPTO C (MANZANA 4) | PL-1195 | Outinord IND 1" | Concreto | Vigas y placa aligerada salón comunal de cubierta eje 3 al 4 entre A - C y escalera tipo 5 eje B - C entre 7 al 7´ piso 3 al piso 4 | 2025-07-30 | 2025-08-27 | 2025-08-28 | 28 | 27.6 | 47.2 | 171 | PLACA | 28 | PLACA-28-28 | 2026-10-22 | NUEVO | 2026-10-22 | 28 | 19.6
23472 - TERRA PPTO C (MANZANA 4) | PL-1195 | Outinord IND 1" | Concreto | Vigas y placa aligerada salón comunal de cubierta eje 3 al 4 entre A - C y escalera tipo 5 eje B - C entre 7 al 7´ piso 3 al piso 4 | 2025-07-30 | 2025-08-13 | 2025-08-14 | 14 | 27.6 | 39.3 | 142.4 | PLACA | 28 | PLACA-28-14 | 2026-10-22 | NUEVO | 2026-10-22 | 21.65 | 11.7
23472 - TERRA PPTO C (MANZANA 4) | PL-1195 | Outinord IND 1" | Concreto | Vigas y placa aligerada salón comunal de cubierta eje 3 al 4 entre A - C y escalera tipo 5 eje B - C entre 7 al 7´ piso 3 al piso 4 | 2025-07-30 | 2025-08-13 | 2025-08-14 | 14 | 27.6 | 40.5 | 146.7 | PLACA | 28 | PLACA-28-14 | 2026-10-22 | NUEVO | 2026-10-22 | 21.65 | 12.9
23472 - TERRA PPTO C (MANZANA 4) | PL-1195 | Outinord IND 1" | Concreto | Vigas y placa aligerada salón comunal de cubierta eje 3 al 4 entre A - C y escalera tipo 5 eje B - C entre 7 al 7´ piso 3 al piso 4 | 2025-07-30 | 2025-08-06 | 2025-08-12 | 7 | 27.6 | 34.7 | 125.7 | PLACA | 28 | PLACA-28-7 | 2026-10-22 | NUEVO | 2026-10-22 | 18.48 | 7.1
23472 - TERRA PPTO C (MANZANA 4) | PL-1195 | Outinord IND 1" | Concreto | Vigas y placa aligerada salón comunal de cubierta eje 3 al 4 entre A - C y escalera tipo 5 eje B - C entre 7 al 7´ piso 3 al piso 4 | 2025-07-30 | 2025-08-06 | 2025-08-12 | 7 | 27.6 | 35 | 126.8 | PLACA | 28 | PLACA-28-7 | 2026-10-22 | NUEVO | 2026-10-22 | 18.48 | 7.4
23472 - TERRA PPTO C (MANZANA 4) | PL-1195 | Outinord IND 1" | Concreto | Vigas y placa aligerada salón comunal de cubierta eje 3 al 4 entre A - C y escalera tipo 5 eje B - C entre 7 al 7´ piso 3 al piso 4 | 2025-07-30 | 2025-08-02 | 2025-08-06 | 3 | 27.6 | 31.1 | 112.7 | PLACA | 28 | PLACA-28-3 | 2026-10-22 | NUEVO | 2026-10-22 | 12.6 | 3.5
23472 - TERRA PPTO C (MANZANA 4) | PL-1195 | Outinord IND 1" | Concreto | Vigas y placa aligerada salón comunal de cubierta eje 3 al 4 entre A - C y escalera tipo 5 eje B - C entre 7 al 7´ piso 3 al piso 4 | 2025-07-30 | 2025-08-02 | 2025-08-06 | 3 | 27.6 | 31.3 | 113.4 | PLACA | 28 | PLACA-28-3 | 2026-10-22 | NUEVO | 2026-10-22 | 12.6 | 3.7
23472 - TERRA PPTO C (MANZANA 4) | PL-1196 | Outinord IND 1" | Concreto | Placa entrepiso torre 1 eje 1 al 7 entre F - J apto 1302, 1303 | 2025-07-30 | 2025-08-27 | 2025-08-28 | 28 | 20.7 | 29.4 | 142 | PLACA | 21 | PLACA-21-28 | 2026-10-22 | NUEVO | 2026-10-22 | 21 | 8.7
23472 - TERRA PPTO C (MANZANA 4) | PL-1196 | Outinord IND 1" | Concreto | Placa entrepiso torre 1 eje 1 al 7 entre F - J apto 1302, 1303 | 2025-07-30 | 2025-08-27 | 2025-08-28 | 28 | 20.7 | 30.5 | 147.3 | PLACA | 21 | PLACA-21-28 | 2026-10-22 | NUEVO | 2026-10-22 | 21 | 9.8
23472 - TERRA PPTO C (MANZANA 4) | PL-1196 | Outinord IND 1" | Concreto | Placa entrepiso torre 1 eje 1 al 7 entre F - J apto 1302, 1303 | 2025-07-30 | 2025-08-27 | 2025-08-28 | 28 | 20.7 | 28.9 | 139.6 | PLACA | 21 | PLACA-21-28 | 2026-10-22 | NUEVO | 2026-10-22 | 21 | 8.2
23472 - TERRA PPTO C (MANZANA 4) | PL-1196 | Outinord IND 1" | Concreto | Placa entrepiso torre 1 eje 1 al 7 entre F - J apto 1302, 1303 | 2025-07-30 | 2025-08-13 | 2025-08-14 | 14 | 20.7 | 25.3 | 122.2 | PLACA | 21 | PLACA-21-14 | 2026-10-22 | NUEVO | 2026-10-22 | 16.24 | 4.6
23472 - TERRA PPTO C (MANZANA 4) | PL-1196 | Outinord IND 1" | Concreto | Placa entrepiso torre 1 eje 1 al 7 entre F - J apto 1302, 1303 | 2025-07-30 | 2025-08-13 | 2025-08-14 | 14 | 20.7 | 24.3 | 117.4 | PLACA | 21 | PLACA-21-14 | 2026-10-22 | NUEVO | 2026-10-22 | 16.24 | 3.6
23472 - TERRA PPTO C (MANZANA 4) | PL-1196 | Outinord IND 1" | Concreto | Placa entrepiso torre 1 eje 1 al 7 entre F - J apto 1302, 1303 | 2025-07-30 | 2025-08-06 | 2025-08-12 | 7 | 20.7 | 19.2 | 92.8 | PLACA | 21 | PLACA-21-7 | 2026-10-22 | NUEVO | 2026-10-22 | 13.86 | -1.5
23472 - TERRA PPTO C (MANZANA 4) | PL-1196 | Outinord IND 1" | Concreto | Placa entrepiso torre 1 eje 1 al 7 entre F - J apto 1302, 1303 | 2025-07-30 | 2025-08-06 | 2025-08-12 | 7 | 20.7 | 19.4 | 93.7 | PLACA | 21 | PLACA-21-7 | 2026-10-22 | NUEVO | 2026-10-22 | 13.86 | -1.3
23472 - TERRA PPTO C (MANZANA 4) | PL-1196 | Outinord IND 1" | Concreto | Placa entrepiso torre 1 eje 1 al 7 entre F - J apto 1302, 1303 | 2025-07-30 | 2025-08-02 | 2025-08-06 | 3 | 20.7 | 16.7 | 80.7 | PLACA | 21 | PLACA-21-3 | 2026-10-22 | NUEVO | 2026-10-22 | 9.45 | -4
23472 - TERRA PPTO C (MANZANA 4) | PL-1196 | Outinord IND 1" | Concreto | Placa entrepiso torre 1 eje 1 al 7 entre F - J apto 1302, 1303 | 2025-07-30 | 2025-08-02 | 2025-08-06 | 3 | 20.7 | 15.8 | 76.3 | PLACA | 21 | PLACA-21-3 | 2026-10-22 | NUEVO | 2026-10-22 | 9.45 | -4.9
23472 - TERRA PPTO C (MANZANA 4) | PL-1197 | Outinord IND 1 Fibra 1" | Concreto | Placa aligerada de cubierta salón comunal eje 3 al 4 entre A - C | 2025-07-30 | 2025-08-27 | 2025-08-28 | 28 | 27.6 | 48.2 | 174.6 | PLACA | 28 | PLACA-28-28 | 2026-10-22 | NUEVO | 2026-10-22 | 28 | 20.6
23472 - TERRA PPTO C (MANZANA 4) | PL-1197 | Outinord IND 1 Fibra 1" | Concreto | Placa aligerada de cubierta salón comunal eje 3 al 4 entre A - C | 2025-07-30 | 2025-08-27 | 2025-08-28 | 28 | 27.6 | 46.9 | 169.9 | PLACA | 28 | PLACA-28-28 | 2026-10-22 | NUEVO | 2026-10-22 | 28 | 19.3
23472 - TERRA PPTO C (MANZANA 4) | PL-1197 | Outinord IND 1 Fibra 1" | Concreto | Placa aligerada de cubierta salón comunal eje 3 al 4 entre A - C | 2025-07-30 | 2025-08-27 | 2025-08-28 | 28 | 27.6 | 47.2 | 171 | PLACA | 28 | PLACA-28-28 | 2026-10-22 | NUEVO | 2026-10-22 | 28 | 19.6
23472 - TERRA PPTO C (MANZANA 4) | PL-1197 | Outinord IND 1 Fibra 1" | Concreto | Placa aligerada de cubierta salón comunal eje 3 al 4 entre A - C | 2025-07-30 | 2025-08-13 | 2025-08-14 | 14 | 27.6 | 40.6 | 147.1 | PLACA | 28 | PLACA-28-14 | 2026-10-22 | NUEVO | 2026-10-22 | 21.65 | 13
23472 - TERRA PPTO C (MANZANA 4) | PL-1197 | Outinord IND 1 Fibra 1" | Concreto | Placa aligerada de cubierta salón comunal eje 3 al 4 entre A - C | 2025-07-30 | 2025-08-13 | 2025-08-14 | 14 | 27.6 | 41 | 148.6 | PLACA | 28 | PLACA-28-14 | 2026-10-22 | NUEVO | 2026-10-22 | 21.65 | 13.4
23472 - TERRA PPTO C (MANZANA 4) | PL-1197 | Outinord IND 1 Fibra 1" | Concreto | Placa aligerada de cubierta salón comunal eje 3 al 4 entre A - C | 2025-07-30 | 2025-08-06 | 2025-08-12 | 7 | 27.6 | 35 | 126.8 | PLACA | 28 | PLACA-28-7 | 2026-10-22 | NUEVO | 2026-10-22 | 18.48 | 7.4
23472 - TERRA PPTO C (MANZANA 4) | PL-1197 | Outinord IND 1 Fibra 1" | Concreto | Placa aligerada de cubierta salón comunal eje 3 al 4 entre A - C | 2025-07-30 | 2025-08-06 | 2025-08-12 | 7 | 27.6 | 35.3 | 127.9 | PLACA | 28 | PLACA-28-7 | 2026-10-22 | NUEVO | 2026-10-22 | 18.48 | 7.7
23472 - TERRA PPTO C (MANZANA 4) | PL-1197 | Outinord IND 1 Fibra 1" | Concreto | Placa aligerada de cubierta salón comunal eje 3 al 4 entre A - C | 2025-07-30 | 2025-08-02 | 2025-08-06 | 3 | 27.6 | 30.9 | 112 | PLACA | 28 | PLACA-28-3 | 2026-10-22 | NUEVO | 2026-10-22 | 12.6 | 3.3
23472 - TERRA PPTO C (MANZANA 4) | PL-1197 | Outinord IND 1 Fibra 1" | Concreto | Placa aligerada de cubierta salón comunal eje 3 al 4 entre A - C | 2025-07-30 | 2025-08-02 | 2025-08-06 | 3 | 27.6 | 30.7 | 111.2 | PLACA | 28 | PLACA-28-3 | 2026-10-22 | NUEVO | 2026-10-22 | 12.6 | 3.1
23472 - TERRA PPTO C (MANZANA 4) | PL-1198 | Outinord IND 1" | Concreto | Placa aligerada y vigas de cubierta salón comunal eje 3 al 4 entre A - C | 2025-07-30 | 2025-08-27 | 2025-08-28 | 28 | 27.6 | 36.1 | 130.8 | PLACA | 28 | PLACA-28-28 | 2026-10-22 | NUEVO | 2026-10-22 | 28 | 8.5
23472 - TERRA PPTO C (MANZANA 4) | PL-1198 | Outinord IND 1" | Concreto | Placa aligerada y vigas de cubierta salón comunal eje 3 al 4 entre A - C | 2025-07-30 | 2025-08-27 | 2025-08-28 | 28 | 27.6 | 37.5 | 135.9 | PLACA | 28 | PLACA-28-28 | 2026-10-22 | NUEVO | 2026-10-22 | 28 | 9.9
23472 - TERRA PPTO C (MANZANA 4) | PL-1198 | Outinord IND 1" | Concreto | Placa aligerada y vigas de cubierta salón comunal eje 3 al 4 entre A - C | 2025-07-30 | 2025-08-27 | 2025-08-28 | 28 | 27.6 | 36.2 | 131.2 | PLACA | 28 | PLACA-28-28 | 2026-10-22 | NUEVO | 2026-10-22 | 28 | 8.6
23472 - TERRA PPTO C (MANZANA 4) | PL-1198 | Outinord IND 1" | Concreto | Placa aligerada y vigas de cubierta salón comunal eje 3 al 4 entre A - C | 2025-07-30 | 2025-08-13 | 2025-08-14 | 14 | 27.6 | 32.4 | 117.4 | PLACA | 28 | PLACA-28-14 | 2026-10-22 | NUEVO | 2026-10-22 | 21.65 | 4.8
23472 - TERRA PPTO C (MANZANA 4) | PL-1198 | Outinord IND 1" | Concreto | Placa aligerada y vigas de cubierta salón comunal eje 3 al 4 entre A - C | 2025-07-30 | 2025-08-13 | 2025-08-14 | 14 | 27.6 | 31.2 | 113 | PLACA | 28 | PLACA-28-14 | 2026-10-22 | NUEVO | 2026-10-22 | 21.65 | 3.6
23472 - TERRA PPTO C (MANZANA 4) | PL-1198 | Outinord IND 1" | Concreto | Placa aligerada y vigas de cubierta salón comunal eje 3 al 4 entre A - C | 2025-07-30 | 2025-08-06 | 2025-08-12 | 7 | 27.6 | 26.2 | 94.9 | PLACA | 28 | PLACA-28-7 | 2026-10-22 | NUEVO | 2026-10-22 | 18.48 | -1.4
23472 - TERRA PPTO C (MANZANA 4) | PL-1198 | Outinord IND 1" | Concreto | Placa aligerada y vigas de cubierta salón comunal eje 3 al 4 entre A - C | 2025-07-30 | 2025-08-06 | 2025-08-12 | 7 | 27.6 | 25.1 | 90.9 | PLACA | 28 | PLACA-28-7 | 2026-10-22 | NUEVO | 2026-10-22 | 18.48 | -2.5
23472 - TERRA PPTO C (MANZANA 4) | PL-1198 | Outinord IND 1" | Concreto | Placa aligerada y vigas de cubierta salón comunal eje 3 al 4 entre A - C | 2025-07-30 | 2025-08-02 | 2025-08-06 | 3 | 27.6 | 21.6 | 78.3 | PLACA | 28 | PLACA-28-3 | 2026-10-22 | NUEVO | 2026-10-22 | 12.6 | -6
23472 - TERRA PPTO C (MANZANA 4) | PL-1198 | Outinord IND 1" | Concreto | Placa aligerada y vigas de cubierta salón comunal eje 3 al 4 entre A - C | 2025-07-30 | 2025-08-02 | 2025-08-06 | 3 | 27.6 | 20.5 | 74.3 | PLACA | 28 | PLACA-28-3 | 2026-10-22 | NUEVO | 2026-10-22 | 12.6 | -7.1
23472 - TERRA PPTO C (MANZANA 4) | PL-1199 | C. Plástico 1" | Concreto | Salón comunal 1 placa contrapiso eje 1 al 4 entre BP - B | 2025-07-31 | 2025-08-28 | 2025-09-03 | 28 | 27.6 | 37.7 | 136.6 | PLACA | 28 | PLACA-28-28 | 2026-10-22 | NUEVO | 2026-10-22 | 28 | 10.1
23472 - TERRA PPTO C (MANZANA 4) | PL-1199 | C. Plástico 1" | Concreto | Salón comunal 1 placa contrapiso eje 1 al 4 entre BP - B | 2025-07-31 | 2025-08-28 | 2025-09-03 | 28 | 27.6 | 37.2 | 134.8 | PLACA | 28 | PLACA-28-28 | 2026-10-22 | NUEVO | 2026-10-22 | 28 | 9.6
23472 - TERRA PPTO C (MANZANA 4) | PL-1199 | C. Plástico 1" | Concreto | Salón comunal 1 placa contrapiso eje 1 al 4 entre BP - B | 2025-07-31 | 2025-08-28 | 2025-09-03 | 28 | 27.6 | 37.5 | 135.9 | PLACA | 28 | PLACA-28-28 | 2026-10-22 | NUEVO | 2026-10-22 | 28 | 9.9
23472 - TERRA PPTO C (MANZANA 4) | PL-1199 | C. Plástico 1" | Concreto | Salón comunal 1 placa contrapiso eje 1 al 4 entre BP - B | 2025-07-31 | 2025-08-14 | 2025-08-19 | 14 | 27.6 | 31.9 | 115.6 | PLACA | 28 | PLACA-28-14 | 2026-10-22 | NUEVO | 2026-10-22 | 21.65 | 4.3
23472 - TERRA PPTO C (MANZANA 4) | PL-1199 | C. Plástico 1" | Concreto | Salón comunal 1 placa contrapiso eje 1 al 4 entre BP - B | 2025-07-31 | 2025-08-14 | 2025-08-19 | 14 | 27.6 | 32.9 | 119.2 | PLACA | 28 | PLACA-28-14 | 2026-10-22 | NUEVO | 2026-10-22 | 21.65 | 5.3
23472 - TERRA PPTO C (MANZANA 4) | PL-1199 | C. Plástico 1" | Concreto | Salón comunal 1 placa contrapiso eje 1 al 4 entre BP - B | 2025-07-31 | 2025-08-07 | 2025-08-12 | 7 | 27.6 | 26.4 | 95.7 | PLACA | 28 | PLACA-28-7 | 2026-10-22 | NUEVO | 2026-10-22 | 18.48 | -1.2
23472 - TERRA PPTO C (MANZANA 4) | PL-1199 | C. Plástico 1" | Concreto | Salón comunal 1 placa contrapiso eje 1 al 4 entre BP - B | 2025-07-31 | 2025-08-07 | 2025-08-12 | 7 | 27.6 | 26.6 | 96.4 | PLACA | 28 | PLACA-28-7 | 2026-10-22 | NUEVO | 2026-10-22 | 18.48 | -1
23472 - TERRA PPTO C (MANZANA 4) | PL-1204 | Outinord IND 1" | Concreto | Placa entrepiso torre 1 eje 13 al 19 entre A-E Apt 1408, 1409 y escalera eje 17 al 19 entre D-G costado oriental piso 10 al piso 11 | 2025-08-04 | 2025-09-01 | 2025-09-03 | 28 | 20.6 | 29.2 | 141.7 | PLACA | 21 | PLACA-21-28 | 2026-10-22 | NUEVO | 2026-10-22 | 21 | 8.6
23472 - TERRA PPTO C (MANZANA 4) | PL-1204 | Outinord IND 1" | Concreto | Placa entrepiso torre 1 eje 13 al 19 entre A-E Apt 1408, 1409 y escalera eje 17 al 19 entre D-G costado oriental piso 10 al piso 11 | 2025-08-04 | 2025-09-01 | 2025-09-03 | 28 | 20.6 | 29 | 140.8 | PLACA | 21 | PLACA-21-28 | 2026-10-22 | NUEVO | 2026-10-22 | 21 | 8.4
23472 - TERRA PPTO C (MANZANA 4) | PL-1204 | Outinord IND 1" | Concreto | Placa entrepiso torre 1 eje 13 al 19 entre A-E Apt 1408, 1409 y escalera eje 17 al 19 entre D-G costado oriental piso 10 al piso 11 | 2025-08-04 | 2025-09-01 | 2025-09-03 | 28 | 20.6 | 28.6 | 138.8 | PLACA | 21 | PLACA-21-28 | 2026-10-22 | NUEVO | 2026-10-22 | 21 | 8
23472 - TERRA PPTO C (MANZANA 4) | PL-1204 | Outinord IND 1" | Concreto | Placa entrepiso torre 1 eje 13 al 19 entre A-E Apt 1408, 1409 y escalera eje 17 al 19 entre D-G costado oriental piso 10 al piso 11 | 2025-08-04 | 2025-08-18 | 2025-08-19 | 14 | 20.6 | 22.6 | 109.7 | PLACA | 21 | PLACA-21-14 | 2026-10-22 | NUEVO | 2026-10-22 | 16.24 | 2
23472 - TERRA PPTO C (MANZANA 4) | PL-1204 | Outinord IND 1" | Concreto | Placa entrepiso torre 1 eje 13 al 19 entre A-E Apt 1408, 1409 y escalera eje 17 al 19 entre D-G costado oriental piso 10 al piso 11 | 2025-08-04 | 2025-08-18 | 2025-08-19 | 14 | 20.6 | 22.4 | 108.7 | PLACA | 21 | PLACA-21-14 | 2026-10-22 | NUEVO | 2026-10-22 | 16.24 | 1.8
23472 - TERRA PPTO C (MANZANA 4) | PL-1204 | Outinord IND 1" | Concreto | Placa entrepiso torre 1 eje 13 al 19 entre A-E Apt 1408, 1409 y escalera eje 17 al 19 entre D-G costado oriental piso 10 al piso 11 | 2025-08-04 | 2025-08-11 | 2025-08-12 | 7 | 20.6 | 17.9 | 86.9 | PLACA | 21 | PLACA-21-7 | 2026-10-22 | NUEVO | 2026-10-22 | 13.86 | -2.7
23472 - TERRA PPTO C (MANZANA 4) | PL-1204 | Outinord IND 1" | Concreto | Placa entrepiso torre 1 eje 13 al 19 entre A-E Apt 1408, 1409 y escalera eje 17 al 19 entre D-G costado oriental piso 10 al piso 11 | 2025-08-04 | 2025-08-11 | 2025-08-12 | 7 | 20.6 | 17.4 | 84.5 | PLACA | 21 | PLACA-21-7 | 2026-10-22 | NUEVO | 2026-10-22 | 13.86 | -3.2
23472 - TERRA PPTO C (MANZANA 4) | PL-1204 | Outinord IND 1" | Concreto | Placa entrepiso torre 1 eje 13 al 19 entre A-E Apt 1408, 1409 y escalera eje 17 al 19 entre D-G costado oriental piso 10 al piso 11 | 2025-08-04 | 2025-08-09 | 2025-08-12 | 5 | 20.6 | 14.5 | 70.4 | PLACA | 21 | PLACA-21-5 | 2026-10-22 | NUEVO | 2026-10-22 | 11.65 | -6.1
23472 - TERRA PPTO C (MANZANA 4) | PL-1204 | Outinord IND 1" | Concreto | Placa entrepiso torre 1 eje 13 al 19 entre A-E Apt 1408, 1409 y escalera eje 17 al 19 entre D-G costado oriental piso 10 al piso 11 | 2025-08-04 | 2025-08-09 | 2025-08-12 | 5 | 20.6 | 14 | 68 | PLACA | 21 | PLACA-21-5 | 2026-10-22 | NUEVO | 2026-10-22 | 11.65 | -6.6
23472 - TERRA PPTO C (MANZANA 4) | PL-1206 | Outinord IND 1" | Concreto | Placa entre piso torre 1 eje 13 al 19 entre F-J Apto 1410-1411 | 2025-08-05 | 2025-09-02 | 2025-09-03 | 28 | 20.6 | 28.3 | 137.4 | PLACA | 21 | PLACA-21-28 | 2026-10-22 | NUEVO | 2026-10-22 | 21 | 7.7
23472 - TERRA PPTO C (MANZANA 4) | PL-1206 | Outinord IND 1" | Concreto | Placa entre piso torre 1 eje 13 al 19 entre F-J Apto 1410-1411 | 2025-08-05 | 2025-09-02 | 2025-09-03 | 28 | 20.6 | 27.6 | 134 | PLACA | 21 | PLACA-21-28 | 2026-10-22 | NUEVO | 2026-10-22 | 21 | 7
23472 - TERRA PPTO C (MANZANA 4) | PL-1206 | Outinord IND 1" | Concreto | Placa entre piso torre 1 eje 13 al 19 entre F-J Apto 1410-1411 | 2025-08-05 | 2025-09-02 | 2025-09-03 | 28 | 20.6 | 27 | 131.1 | PLACA | 21 | PLACA-21-28 | 2026-10-22 | NUEVO | 2026-10-22 | 21 | 6.4
23472 - TERRA PPTO C (MANZANA 4) | PL-1206 | Outinord IND 1" | Concreto | Placa entre piso torre 1 eje 13 al 19 entre F-J Apto 1410-1411 | 2025-08-05 | 2025-08-19 | 2025-08-21 | 14 | 20.6 | 24.5 | 118.9 | PLACA | 21 | PLACA-21-14 | 2026-10-22 | NUEVO | 2026-10-22 | 16.24 | 3.9
23472 - TERRA PPTO C (MANZANA 4) | PL-1206 | Outinord IND 1" | Concreto | Placa entre piso torre 1 eje 13 al 19 entre F-J Apto 1410-1411 | 2025-08-05 | 2025-08-19 | 2025-08-21 | 14 | 20.6 | 24.1 | 117 | PLACA | 21 | PLACA-21-14 | 2026-10-22 | NUEVO | 2026-10-22 | 16.24 | 3.5
23472 - TERRA PPTO C (MANZANA 4) | PL-1206 | Outinord IND 1" | Concreto | Placa entre piso torre 1 eje 13 al 19 entre F-J Apto 1410-1411 | 2025-08-05 | 2025-08-12 | 2025-08-14 | 7 | 20.6 | 18.5 | 89.8 | PLACA | 21 | PLACA-21-7 | 2026-10-22 | NUEVO | 2026-10-22 | 13.86 | -2.1
23472 - TERRA PPTO C (MANZANA 4) | PL-1206 | Outinord IND 1" | Concreto | Placa entre piso torre 1 eje 13 al 19 entre F-J Apto 1410-1411 | 2025-08-05 | 2025-08-12 | 2025-08-14 | 7 | 20.6 | 17.9 | 86.9 | PLACA | 21 | PLACA-21-7 | 2026-10-22 | NUEVO | 2026-10-22 | 13.86 | -2.7
23472 - TERRA PPTO C (MANZANA 4) | PL-1206 | Outinord IND 1" | Concreto | Placa entre piso torre 1 eje 13 al 19 entre F-J Apto 1410-1411 | 2025-08-05 | 2025-08-09 | 2025-08-12 | 4 | 20.6 | 15 | 72.8 | PLACA | 21 | PLACA-21-4 | 2026-10-22 | NUEVO | 2026-10-22 | 10.55 | -5.6
23472 - TERRA PPTO C (MANZANA 4) | PL-1206 | Outinord IND 1" | Concreto | Placa entre piso torre 1 eje 13 al 19 entre F-J Apto 1410-1411 | 2025-08-05 | 2025-08-09 | 2025-08-12 | 4 | 20.6 | 14.6 | 70.9 | PLACA | 21 | PLACA-21-4 | 2026-10-22 | NUEVO | 2026-10-22 | 10.55 | -6
23472 - TERRA PPTO C (MANZANA 4) | PL-1211 | Outinord IND 1" | Concreto | Placa entrepiso torre 1 eje 7 al 13 entre F-J apt 1401, 1412 | 2025-08-11 | 2025-09-08 | 2025-09-13 | 28 | 20.7 | 30.5 | 147.3 | PLACA | 21 | PLACA-21-28 | 2026-10-22 | NUEVO | 2026-10-22 | 21 | 9.8
23472 - TERRA PPTO C (MANZANA 4) | PL-1211 | Outinord IND 1" | Concreto | Placa entrepiso torre 1 eje 7 al 13 entre F-J apt 1401, 1412 | 2025-08-11 | 2025-09-08 | 2025-09-13 | 28 | 20.7 | 31 | 149.8 | PLACA | 21 | PLACA-21-28 | 2026-10-22 | NUEVO | 2026-10-22 | 21 | 10.3
23472 - TERRA PPTO C (MANZANA 4) | PL-1211 | Outinord IND 1" | Concreto | Placa entrepiso torre 1 eje 7 al 13 entre F-J apt 1401, 1412 | 2025-08-11 | 2025-09-08 | 2025-09-13 | 28 | 20.7 | 31.2 | 150.7 | PLACA | 21 | PLACA-21-28 | 2026-10-22 | NUEVO | 2026-10-22 | 21 | 10.5
23472 - TERRA PPTO C (MANZANA 4) | PL-1211 | Outinord IND 1" | Concreto | Placa entrepiso torre 1 eje 7 al 13 entre F-J apt 1401, 1412 | 2025-08-11 | 2025-08-25 | 2025-08-26 | 14 | 20.7 | 25 | 120.8 | PLACA | 21 | PLACA-21-14 | 2026-10-22 | NUEVO | 2026-10-22 | 16.24 | 4.3
23472 - TERRA PPTO C (MANZANA 4) | PL-1211 | Outinord IND 1" | Concreto | Placa entrepiso torre 1 eje 7 al 13 entre F-J apt 1401, 1412 | 2025-08-11 | 2025-08-25 | 2025-08-26 | 14 | 20.7 | 24.3 | 117.4 | PLACA | 21 | PLACA-21-14 | 2026-10-22 | NUEVO | 2026-10-22 | 16.24 | 3.6
23472 - TERRA PPTO C (MANZANA 4) | PL-1211 | Outinord IND 1" | Concreto | Placa entrepiso torre 1 eje 7 al 13 entre F-J apt 1401, 1412 | 2025-08-11 | 2025-08-18 | 2025-08-19 | 7 | 20.7 | 17.7 | 85.5 | PLACA | 21 | PLACA-21-7 | 2026-10-22 | NUEVO | 2026-10-22 | 13.86 | -3
23472 - TERRA PPTO C (MANZANA 4) | PL-1211 | Outinord IND 1" | Concreto | Placa entrepiso torre 1 eje 7 al 13 entre F-J apt 1401, 1412 | 2025-08-11 | 2025-08-18 | 2025-08-19 | 7 | 20.7 | 17.2 | 83.1 | PLACA | 21 | PLACA-21-7 | 2026-10-22 | NUEVO | 2026-10-22 | 13.86 | -3.5
23472 - TERRA PPTO C (MANZANA 4) | PL-1211 | Outinord IND 1" | Concreto | Placa entrepiso torre 1 eje 7 al 13 entre F-J apt 1401, 1412 | 2025-08-11 | 2025-08-14 | 2025-08-19 | 3 | 20.7 | 15 | 72.5 | PLACA | 21 | PLACA-21-3 | 2026-10-22 | NUEVO | 2026-10-22 | 9.45 | -5.7
23472 - TERRA PPTO C (MANZANA 4) | PL-1211 | Outinord IND 1" | Concreto | Placa entrepiso torre 1 eje 7 al 13 entre F-J apt 1401, 1412 | 2025-08-11 | 2025-08-14 | 2025-08-19 | 3 | 20.7 | 14.4 | 69.6 | PLACA | 21 | PLACA-21-3 | 2026-10-22 | NUEVO | 2026-10-22 | 9.45 | -6.3
23472 - TERRA PPTO C (MANZANA 4) | PL-1214 | Outinord IND 1" | Concreto | Placa torre 1 entrepiso eje 1 al 7 entre A - E apto 1404, 1405 | 2025-08-12 | 2025-09-09 | 2025-09-15 | 28 | 20.7 | 22.6 | 109.2 | PLACA | 21 | PLACA-21-28 | 2026-10-22 | NUEVO | 2026-10-22 | 21 | 1.9
23472 - TERRA PPTO C (MANZANA 4) | PL-1214 | Outinord IND 1" | Concreto | Placa torre 1 entrepiso eje 1 al 7 entre A - E apto 1404, 1405 | 2025-08-12 | 2025-09-09 | 2025-09-15 | 28 | 20.7 | 21.9 | 105.8 | PLACA | 21 | PLACA-21-28 | 2026-10-22 | NUEVO | 2026-10-22 | 21 | 1.2
23472 - TERRA PPTO C (MANZANA 4) | PL-1214 | Outinord IND 1" | Concreto | Placa torre 1 entrepiso eje 1 al 7 entre A - E apto 1404, 1405 | 2025-08-12 | 2025-09-09 | 2025-09-15 | 28 | 20.7 | 21.5 | 103.9 | PLACA | 21 | PLACA-21-28 | 2026-10-22 | NUEVO | 2026-10-22 | 21 | 0.8
23472 - TERRA PPTO C (MANZANA 4) | PL-1214 | Outinord IND 1" | Concreto | Placa torre 1 entrepiso eje 1 al 7 entre A - E apto 1404, 1405 | 2025-08-12 | 2025-08-26 | 2025-08-28 | 14 | 20.7 | 17.8 | 86 | PLACA | 21 | PLACA-21-14 | 2026-10-22 | NUEVO | 2026-10-22 | 16.24 | -2.9
23472 - TERRA PPTO C (MANZANA 4) | PL-1214 | Outinord IND 1" | Concreto | Placa torre 1 entrepiso eje 1 al 7 entre A - E apto 1404, 1405 | 2025-08-12 | 2025-08-26 | 2025-08-28 | 14 | 20.7 | 18.5 | 89.4 | PLACA | 21 | PLACA-21-14 | 2026-10-22 | NUEVO | 2026-10-22 | 16.24 | -2.2
23472 - TERRA PPTO C (MANZANA 4) | PL-1214 | Outinord IND 1" | Concreto | Placa torre 1 entrepiso eje 1 al 7 entre A - E apto 1404, 1405 | 2025-08-12 | 2025-08-19 | 2025-08-21 | 7 | 20.7 | 16.2 | 78.3 | PLACA | 21 | PLACA-21-7 | 2026-10-22 | NUEVO | 2026-10-22 | 13.86 | -4.5
23472 - TERRA PPTO C (MANZANA 4) | PL-1214 | Outinord IND 1" | Concreto | Placa torre 1 entrepiso eje 1 al 7 entre A - E apto 1404, 1405 | 2025-08-12 | 2025-08-19 | 2025-08-21 | 7 | 20.7 | 15.9 | 76.8 | PLACA | 21 | PLACA-21-7 | 2026-10-22 | NUEVO | 2026-10-22 | 13.86 | -4.8
23472 - TERRA PPTO C (MANZANA 4) | PL-1214 | Outinord IND 1" | Concreto | Placa torre 1 entrepiso eje 1 al 7 entre A - E apto 1404, 1405 | 2025-08-12 | 2025-08-15 | 2025-08-19 | 3 | 20.7 | 10.8 | 52.2 | PLACA | 21 | PLACA-21-3 | 2026-10-22 | NUEVO | 2026-10-22 | 9.45 | -9.9
23472 - TERRA PPTO C (MANZANA 4) | PL-1214 | Outinord IND 1" | Concreto | Placa torre 1 entrepiso eje 1 al 7 entre A - E apto 1404, 1405 | 2025-08-12 | 2025-08-15 | 2025-08-19 | 3 | 20.7 | 10.6 | 51.2 | PLACA | 21 | PLACA-21-3 | 2026-10-22 | NUEVO | 2026-10-22 | 9.45 | -10.1
23472 - TERRA PPTO C (MANZANA 4) | PL-1216 | Outinord IND 1" | Concreto | Placa cubierta torre 2 baño y cuarto SETT | 2025-08-13 | 2025-09-10 | 2025-09-15 | 28 | 20.7 | 36.4 | 175.8 | PLACA | 21 | PLACA-21-28 | 2026-10-22 | NUEVO | 2026-10-22 | 21 | 15.7
23472 - TERRA PPTO C (MANZANA 4) | PL-1216 | Outinord IND 1" | Concreto | Placa cubierta torre 2 baño y cuarto SETT | 2025-08-13 | 2025-09-10 | 2025-09-15 | 28 | 20.7 | 35 | 169.1 | PLACA | 21 | PLACA-21-28 | 2026-10-22 | NUEVO | 2026-10-22 | 21 | 14.3
23472 - TERRA PPTO C (MANZANA 4) | PL-1216 | Outinord IND 1" | Concreto | Placa cubierta torre 2 baño y cuarto SETT | 2025-08-13 | 2025-09-10 | 2025-09-15 | 28 | 20.7 | 36 | 173.9 | PLACA | 21 | PLACA-21-28 | 2026-10-22 | NUEVO | 2026-10-22 | 21 | 15.3
23472 - TERRA PPTO C (MANZANA 4) | PL-1216 | Outinord IND 1" | Concreto | Placa cubierta torre 2 baño y cuarto SETT | 2025-08-13 | 2025-08-27 | 2025-08-28 | 14 | 20.7 | 27.7 | 133.8 | PLACA | 21 | PLACA-21-14 | 2026-10-22 | NUEVO | 2026-10-22 | 16.24 | 7
23472 - TERRA PPTO C (MANZANA 4) | PL-1216 | Outinord IND 1" | Concreto | Placa cubierta torre 2 baño y cuarto SETT | 2025-08-13 | 2025-08-27 | 2025-08-28 | 14 | 20.7 | 28 | 135.3 | PLACA | 21 | PLACA-21-14 | 2026-10-22 | NUEVO | 2026-10-22 | 16.24 | 7.3
23472 - TERRA PPTO C (MANZANA 4) | PL-1216 | Outinord IND 1" | Concreto | Placa cubierta torre 2 baño y cuarto SETT | 2025-08-13 | 2025-08-20 | 2025-08-21 | 7 | 20.7 | 23 | 111.1 | PLACA | 21 | PLACA-21-7 | 2026-10-22 | NUEVO | 2026-10-22 | 13.86 | 2.3
23472 - TERRA PPTO C (MANZANA 4) | PL-1216 | Outinord IND 1" | Concreto | Placa cubierta torre 2 baño y cuarto SETT | 2025-08-13 | 2025-08-20 | 2025-08-21 | 7 | 20.7 | 22.9 | 110.6 | PLACA | 21 | PLACA-21-7 | 2026-10-22 | NUEVO | 2026-10-22 | 13.86 | 2.2
23472 - TERRA PPTO C (MANZANA 4) | PL-1216 | Outinord IND 1" | Concreto | Placa cubierta torre 2 baño y cuarto SETT | 2025-08-13 | 2025-08-16 | 2025-08-19 | 3 | 20.7 | 18.8 | 90.8 | PLACA | 21 | PLACA-21-3 | 2026-10-22 | NUEVO | 2026-10-22 | 9.45 | -1.9
23472 - TERRA PPTO C (MANZANA 4) | PL-1216 | Outinord IND 1" | Concreto | Placa cubierta torre 2 baño y cuarto SETT | 2025-08-13 | 2025-08-16 | 2025-08-19 | 3 | 20.7 | 18.6 | 89.9 | PLACA | 21 | PLACA-21-3 | 2026-10-22 | NUEVO | 2026-10-22 | 9.45 | -2.1
23472 - TERRA PPTO C (MANZANA 4) | PL-1217 | Outinord IND 1" | Concreto | Placa entrepiso torre 1 eje 1 al 7 entre F - J apt 1402, 1403 y escalera 1 al 2 entre D - G piso 12 al piso 13 costado occidental | 2025-08-13 | 2025-09-10 | 2025-09-15 | 28 | 20.7 | 35.8 | 172.9 | PLACA | 21 | PLACA-21-28 | 2026-10-22 | NUEVO | 2026-10-22 | 21 | 15.1
23472 - TERRA PPTO C (MANZANA 4) | PL-1217 | Outinord IND 1" | Concreto | Placa entrepiso torre 1 eje 1 al 7 entre F - J apt 1402, 1403 y escalera 1 al 2 entre D - G piso 12 al piso 13 costado occidental | 2025-08-13 | 2025-09-10 | 2025-09-15 | 28 | 20.7 | 36 | 173.9 | PLACA | 21 | PLACA-21-28 | 2026-10-22 | NUEVO | 2026-10-22 | 21 | 15.3
23472 - TERRA PPTO C (MANZANA 4) | PL-1217 | Outinord IND 1" | Concreto | Placa entrepiso torre 1 eje 1 al 7 entre F - J apt 1402, 1403 y escalera 1 al 2 entre D - G piso 12 al piso 13 costado occidental | 2025-08-13 | 2025-09-10 | 2025-09-15 | 28 | 20.7 | 34.8 | 168.1 | PLACA | 21 | PLACA-21-28 | 2026-10-22 | NUEVO | 2026-10-22 | 21 | 14.1
23472 - TERRA PPTO C (MANZANA 4) | PL-1217 | Outinord IND 1" | Concreto | Placa entrepiso torre 1 eje 1 al 7 entre F - J apt 1402, 1403 y escalera 1 al 2 entre D - G piso 12 al piso 13 costado occidental | 2025-08-13 | 2025-08-27 | 2025-08-28 | 14 | 20.7 | 29.7 | 143.5 | PLACA | 21 | PLACA-21-14 | 2026-10-22 | NUEVO | 2026-10-22 | 16.24 | 9
23472 - TERRA PPTO C (MANZANA 4) | PL-1217 | Outinord IND 1" | Concreto | Placa entrepiso torre 1 eje 1 al 7 entre F - J apt 1402, 1403 y escalera 1 al 2 entre D - G piso 12 al piso 13 costado occidental | 2025-08-13 | 2025-08-27 | 2025-08-28 | 14 | 20.7 | 28.6 | 138.2 | PLACA | 21 | PLACA-21-14 | 2026-10-22 | NUEVO | 2026-10-22 | 16.24 | 7.9
23472 - TERRA PPTO C (MANZANA 4) | PL-1217 | Outinord IND 1" | Concreto | Placa entrepiso torre 1 eje 1 al 7 entre F - J apt 1402, 1403 y escalera 1 al 2 entre D - G piso 12 al piso 13 costado occidental | 2025-08-13 | 2025-08-20 | 2025-08-21 | 7 | 20.7 | 23.1 | 111.6 | PLACA | 21 | PLACA-21-7 | 2026-10-22 | NUEVO | 2026-10-22 | 13.86 | 2.4
23472 - TERRA PPTO C (MANZANA 4) | PL-1217 | Outinord IND 1" | Concreto | Placa entrepiso torre 1 eje 1 al 7 entre F - J apt 1402, 1403 y escalera 1 al 2 entre D - G piso 12 al piso 13 costado occidental | 2025-08-13 | 2025-08-20 | 2025-08-21 | 7 | 20.7 | 23.5 | 113.5 | PLACA | 21 | PLACA-21-7 | 2026-10-22 | NUEVO | 2026-10-22 | 13.86 | 2.8
23472 - TERRA PPTO C (MANZANA 4) | PL-1217 | Outinord IND 1" | Concreto | Placa entrepiso torre 1 eje 1 al 7 entre F - J apt 1402, 1403 y escalera 1 al 2 entre D - G piso 12 al piso 13 costado occidental | 2025-08-13 | 2025-08-16 | 2025-08-19 | 3 | 20.7 | 19.9 | 96.1 | PLACA | 21 | PLACA-21-3 | 2026-10-22 | NUEVO | 2026-10-22 | 9.45 | -0.8
23472 - TERRA PPTO C (MANZANA 4) | PL-1217 | Outinord IND 1" | Concreto | Placa entrepiso torre 1 eje 1 al 7 entre F - J apt 1402, 1403 y escalera 1 al 2 entre D - G piso 12 al piso 13 costado occidental | 2025-08-13 | 2025-08-16 | 2025-08-19 | 3 | 20.7 | 19 | 91.8 | PLACA | 21 | PLACA-21-3 | 2026-10-22 | NUEVO | 2026-10-22 | 9.45 | -1.7
23472 - TERRA PPTO C (MANZANA 4) | PL-1223 | Outinord IND 1" | Concreto | Placa Entrepiso Torre 1 eje 7 al 13 entre A - E Apt 1506, 1507 | 2025-08-19 | 2025-09-16 | 2025-09-23 | 28 | 20.7 | 27.4 | 132.4 | PLACA | 21 | PLACA-21-28 | 2026-10-22 | NUEVO | 2026-10-22 | 21 | 6.7
23472 - TERRA PPTO C (MANZANA 4) | PL-1223 | Outinord IND 1" | Concreto | Placa Entrepiso Torre 1 eje 7 al 13 entre A - E Apt 1506, 1507 | 2025-08-19 | 2025-09-16 | 2025-09-23 | 28 | 20.7 | 27.1 | 130.9 | PLACA | 21 | PLACA-21-28 | 2026-10-22 | NUEVO | 2026-10-22 | 21 | 6.4
23472 - TERRA PPTO C (MANZANA 4) | PL-1223 | Outinord IND 1" | Concreto | Placa Entrepiso Torre 1 eje 7 al 13 entre A - E Apt 1506, 1507 | 2025-08-19 | 2025-09-16 | 2025-09-23 | 28 | 20.7 | 26 | 125.6 | PLACA | 21 | PLACA-21-28 | 2026-10-22 | NUEVO | 2026-10-22 | 21 | 5.3
23472 - TERRA PPTO C (MANZANA 4) | PL-1223 | Outinord IND 1" | Concreto | Placa Entrepiso Torre 1 eje 7 al 13 entre A - E Apt 1506, 1507 | 2025-08-19 | 2025-09-02 | 2025-09-03 | 14 | 20.7 | 23.8 | 115 | PLACA | 21 | PLACA-21-14 | 2026-10-22 | NUEVO | 2026-10-22 | 16.24 | 3.1
23472 - TERRA PPTO C (MANZANA 4) | PL-1223 | Outinord IND 1" | Concreto | Placa Entrepiso Torre 1 eje 7 al 13 entre A - E Apt 1506, 1507 | 2025-08-19 | 2025-09-02 | 2025-09-03 | 14 | 20.7 | 23.1 | 111.6 | PLACA | 21 | PLACA-21-14 | 2026-10-22 | NUEVO | 2026-10-22 | 16.24 | 2.4
23472 - TERRA PPTO C (MANZANA 4) | PL-1223 | Outinord IND 1" | Concreto | Placa Entrepiso Torre 1 eje 7 al 13 entre A - E Apt 1506, 1507 | 2025-08-19 | 2025-08-26 | 2025-08-28 | 7 | 20.7 | 18.1 | 87.4 | PLACA | 21 | PLACA-21-7 | 2026-10-22 | NUEVO | 2026-10-22 | 13.86 | -2.6
23472 - TERRA PPTO C (MANZANA 4) | PL-1223 | Outinord IND 1" | Concreto | Placa Entrepiso Torre 1 eje 7 al 13 entre A - E Apt 1506, 1507 | 2025-08-19 | 2025-08-26 | 2025-08-28 | 7 | 20.7 | 17.8 | 86 | PLACA | 21 | PLACA-21-7 | 2026-10-22 | NUEVO | 2026-10-22 | 13.86 | -2.9
23472 - TERRA PPTO C (MANZANA 4) | PL-1223 | Outinord IND 1" | Concreto | Placa Entrepiso Torre 1 eje 7 al 13 entre A - E Apt 1506, 1507 | 2025-08-19 | 2025-08-22 | 2025-08-26 | 3 | 20.7 | 12.8 | 61.8 | PLACA | 21 | PLACA-21-3 | 2026-10-22 | NUEVO | 2026-10-22 | 9.45 | -7.9
23472 - TERRA PPTO C (MANZANA 4) | PL-1223 | Outinord IND 1" | Concreto | Placa Entrepiso Torre 1 eje 7 al 13 entre A - E Apt 1506, 1507 | 2025-08-19 | 2025-08-22 | 2025-08-26 | 3 | 20.7 | 12.1 | 58.5 | PLACA | 21 | PLACA-21-3 | 2026-10-22 | NUEVO | 2026-10-22 | 9.45 | -8.6
23472 - TERRA PPTO C (MANZANA 4) | PL-1226 | Outinord IND 1" | Concreto | Placa entrepiso torre 1 eje 7 al 13 entre F - J apto 1501, 1512 | 2025-08-20 | 2025-09-17 | 2025-09-23 | 28 | 20.7 | 29.8 | 144 | PLACA | 21 | PLACA-21-28 | 2026-10-22 | NUEVO | 2026-10-22 | 21 | 9.1
23472 - TERRA PPTO C (MANZANA 4) | PL-1226 | Outinord IND 1" | Concreto | Placa entrepiso torre 1 eje 7 al 13 entre F - J apto 1501, 1512 | 2025-08-20 | 2025-09-17 | 2025-09-23 | 28 | 20.7 | 29.3 | 141.5 | PLACA | 21 | PLACA-21-28 | 2026-10-22 | NUEVO | 2026-10-22 | 21 | 8.6
23472 - TERRA PPTO C (MANZANA 4) | PL-1226 | Outinord IND 1" | Concreto | Placa entrepiso torre 1 eje 7 al 13 entre F - J apto 1501, 1512 | 2025-08-20 | 2025-09-17 | 2025-09-23 | 28 | 20.7 | 28.5 | 137.7 | PLACA | 21 | PLACA-21-28 | 2026-10-22 | NUEVO | 2026-10-22 | 21 | 7.8
23472 - TERRA PPTO C (MANZANA 4) | PL-1226 | Outinord IND 1" | Concreto | Placa entrepiso torre 1 eje 7 al 13 entre F - J apto 1501, 1512 | 2025-08-20 | 2025-09-03 | 2025-09-05 | 14 | 20.7 | 25 | 120.8 | PLACA | 21 | PLACA-21-14 | 2026-10-22 | NUEVO | 2026-10-22 | 16.24 | 4.3
23472 - TERRA PPTO C (MANZANA 4) | PL-1226 | Outinord IND 1" | Concreto | Placa entrepiso torre 1 eje 7 al 13 entre F - J apto 1501, 1512 | 2025-08-20 | 2025-09-03 | 2025-09-05 | 14 | 20.7 | 24 | 115.9 | PLACA | 21 | PLACA-21-14 | 2026-10-22 | NUEVO | 2026-10-22 | 16.24 | 3.3
23472 - TERRA PPTO C (MANZANA 4) | PL-1226 | Outinord IND 1" | Concreto | Placa entrepiso torre 1 eje 7 al 13 entre F - J apto 1501, 1512 | 2025-08-20 | 2025-08-27 | 2025-08-28 | 7 | 20.7 | 18.5 | 89.4 | PLACA | 21 | PLACA-21-7 | 2026-10-22 | NUEVO | 2026-10-22 | 13.86 | -2.2
23472 - TERRA PPTO C (MANZANA 4) | PL-1226 | Outinord IND 1" | Concreto | Placa entrepiso torre 1 eje 7 al 13 entre F - J apto 1501, 1512 | 2025-08-20 | 2025-08-27 | 2025-08-28 | 7 | 20.7 | 17.8 | 86 | PLACA | 21 | PLACA-21-7 | 2026-10-22 | NUEVO | 2026-10-22 | 13.86 | -2.9
23472 - TERRA PPTO C (MANZANA 4) | PL-1226 | Outinord IND 1" | Concreto | Placa entrepiso torre 1 eje 7 al 13 entre F - J apto 1501, 1512 | 2025-08-20 | 2025-08-23 | 2025-08-26 | 3 | 20.7 | 13.7 | 66.2 | PLACA | 21 | PLACA-21-3 | 2026-10-22 | NUEVO | 2026-10-22 | 9.45 | -7
23472 - TERRA PPTO C (MANZANA 4) | PL-1226 | Outinord IND 1" | Concreto | Placa entrepiso torre 1 eje 7 al 13 entre F - J apto 1501, 1512 | 2025-08-20 | 2025-08-23 | 2025-08-26 | 3 | 20.7 | 13.2 | 63.8 | PLACA | 21 | PLACA-21-3 | 2026-10-22 | NUEVO | 2026-10-22 | 9.45 | -7.5
23472 - TERRA PPTO C (MANZANA 4) | PL-1227 | Outinord IND 1" | Concreto | Placa entrepiso torre 1 eje 1 al 7 entre A - E apto 1504, 1505 | 2025-08-21 | 2025-09-18 | 2025-09-23 | 28 | 20.7 | 29.6 | 143 | PLACA | 21 | PLACA-21-28 | 2026-10-22 | NUEVO | 2026-10-22 | 21 | 8.9
23472 - TERRA PPTO C (MANZANA 4) | PL-1227 | Outinord IND 1" | Concreto | Placa entrepiso torre 1 eje 1 al 7 entre A - E apto 1504, 1505 | 2025-08-21 | 2025-09-18 | 2025-09-23 | 28 | 20.7 | 28.8 | 139.1 | PLACA | 21 | PLACA-21-28 | 2026-10-22 | NUEVO | 2026-10-22 | 21 | 8.1
23472 - TERRA PPTO C (MANZANA 4) | PL-1227 | Outinord IND 1" | Concreto | Placa entrepiso torre 1 eje 1 al 7 entre A - E apto 1504, 1505 | 2025-08-21 | 2025-09-18 | 2025-09-23 | 28 | 20.7 | 29 | 140.1 | PLACA | 21 | PLACA-21-28 | 2026-10-22 | NUEVO | 2026-10-22 | 21 | 8.3
23472 - TERRA PPTO C (MANZANA 4) | PL-1227 | Outinord IND 1" | Concreto | Placa entrepiso torre 1 eje 1 al 7 entre A - E apto 1504, 1505 | 2025-08-21 | 2025-09-04 | 2025-09-05 | 14 | 20.7 | 24.8 | 119.8 | PLACA | 21 | PLACA-21-14 | 2026-10-22 | NUEVO | 2026-10-22 | 16.24 | 4.1
23472 - TERRA PPTO C (MANZANA 4) | PL-1227 | Outinord IND 1" | Concreto | Placa entrepiso torre 1 eje 1 al 7 entre A - E apto 1504, 1505 | 2025-08-21 | 2025-09-04 | 2025-09-05 | 14 | 20.7 | 24.4 | 117.9 | PLACA | 21 | PLACA-21-14 | 2026-10-22 | NUEVO | 2026-10-22 | 16.24 | 3.7
23472 - TERRA PPTO C (MANZANA 4) | PL-1227 | Outinord IND 1" | Concreto | Placa entrepiso torre 1 eje 1 al 7 entre A - E apto 1504, 1505 | 2025-08-21 | 2025-08-28 | 2025-09-03 | 7 | 20.7 | 17.8 | 86 | PLACA | 21 | PLACA-21-7 | 2026-10-22 | NUEVO | 2026-10-22 | 13.86 | -2.9
23472 - TERRA PPTO C (MANZANA 4) | PL-1227 | Outinord IND 1" | Concreto | Placa entrepiso torre 1 eje 1 al 7 entre A - E apto 1504, 1505 | 2025-08-21 | 2025-08-28 | 2025-09-03 | 7 | 20.7 | 17.2 | 83.1 | PLACA | 21 | PLACA-21-7 | 2026-10-22 | NUEVO | 2026-10-22 | 13.86 | -3.5
23472 - TERRA PPTO C (MANZANA 4) | PL-1227 | Outinord IND 1" | Concreto | Placa entrepiso torre 1 eje 1 al 7 entre A - E apto 1504, 1505 | 2025-08-21 | 2025-08-24 | 2025-08-26 | 3 | 20.7 | 12 | 58 | PLACA | 21 | PLACA-21-3 | 2026-10-22 | NUEVO | 2026-10-22 | 9.45 | -8.7
23472 - TERRA PPTO C (MANZANA 4) | PL-1227 | Outinord IND 1" | Concreto | Placa entrepiso torre 1 eje 1 al 7 entre A - E apto 1504, 1505 | 2025-08-21 | 2025-08-24 | 2025-08-26 | 3 | 20.7 | 11.9 | 57.5 | PLACA | 21 | PLACA-21-3 | 2026-10-22 | NUEVO | 2026-10-22 | 9.45 | -8.8
23472 - TERRA PPTO C (MANZANA 4) | PL-1229 | Outinord IND 1" | Concreto | Placa entrepiso torre 1 eje 1 al 7 entre F - J apto 1502, 1503 y escalera eje 17 al 19 entre D - G piso 11 a piso 12 costado oriental | 2025-08-22 | 2025-09-19 | 2025-09-23 | 28 | 20.7 | 34.5 | 166.7 | PLACA | 21 | PLACA-21-28 | 2026-10-22 | NUEVO | 2026-10-22 | 21 | 13.8
23472 - TERRA PPTO C (MANZANA 4) | PL-1229 | Outinord IND 1" | Concreto | Placa entrepiso torre 1 eje 1 al 7 entre F - J apto 1502, 1503 y escalera eje 17 al 19 entre D - G piso 11 a piso 12 costado oriental | 2025-08-22 | 2025-09-19 | 2025-09-23 | 28 | 20.7 | 33.5 | 161.8 | PLACA | 21 | PLACA-21-28 | 2026-10-22 | NUEVO | 2026-10-22 | 21 | 12.8
23472 - TERRA PPTO C (MANZANA 4) | PL-1229 | Outinord IND 1" | Concreto | Placa entrepiso torre 1 eje 1 al 7 entre F - J apto 1502, 1503 y escalera eje 17 al 19 entre D - G piso 11 a piso 12 costado oriental | 2025-08-22 | 2025-09-19 | 2025-09-23 | 28 | 20.7 | 33.7 | 162.8 | PLACA | 21 | PLACA-21-28 | 2026-10-22 | NUEVO | 2026-10-22 | 21 | 13
23472 - TERRA PPTO C (MANZANA 4) | PL-1229 | Outinord IND 1" | Concreto | Placa entrepiso torre 1 eje 1 al 7 entre F - J apto 1502, 1503 y escalera eje 17 al 19 entre D - G piso 11 a piso 12 costado oriental | 2025-08-22 | 2025-09-05 | 2025-09-08 | 14 | 20.7 | 27.5 | 132.9 | PLACA | 21 | PLACA-21-14 | 2026-10-22 | NUEVO | 2026-10-22 | 16.24 | 6.8
23472 - TERRA PPTO C (MANZANA 4) | PL-1229 | Outinord IND 1" | Concreto | Placa entrepiso torre 1 eje 1 al 7 entre F - J apto 1502, 1503 y escalera eje 17 al 19 entre D - G piso 11 a piso 12 costado oriental | 2025-08-22 | 2025-09-05 | 2025-09-08 | 14 | 20.7 | 28.3 | 136.7 | PLACA | 21 | PLACA-21-14 | 2026-10-22 | NUEVO | 2026-10-22 | 16.24 | 7.6
23472 - TERRA PPTO C (MANZANA 4) | PL-1229 | Outinord IND 1" | Concreto | Placa entrepiso torre 1 eje 1 al 7 entre F - J apto 1502, 1503 y escalera eje 17 al 19 entre D - G piso 11 a piso 12 costado oriental | 2025-08-22 | 2025-08-29 | 2025-09-03 | 7 | 20.7 | 24.3 | 117.4 | PLACA | 21 | PLACA-21-7 | 2026-10-22 | NUEVO | 2026-10-22 | 13.86 | 3.6
23472 - TERRA PPTO C (MANZANA 4) | PL-1229 | Outinord IND 1" | Concreto | Placa entrepiso torre 1 eje 1 al 7 entre F - J apto 1502, 1503 y escalera eje 17 al 19 entre D - G piso 11 a piso 12 costado oriental | 2025-08-22 | 2025-08-29 | 2025-09-03 | 7 | 20.7 | 24.2 | 116.9 | PLACA | 21 | PLACA-21-7 | 2026-10-22 | NUEVO | 2026-10-22 | 13.86 | 3.5
23472 - TERRA PPTO C (MANZANA 4) | PL-1229 | Outinord IND 1" | Concreto | Placa entrepiso torre 1 eje 1 al 7 entre F - J apto 1502, 1503 y escalera eje 17 al 19 entre D - G piso 11 a piso 12 costado oriental | 2025-08-22 | 2025-08-26 | 2025-08-28 | 4 | 20.7 | 18.7 | 90.3 | PLACA | 21 | PLACA-21-4 | 2026-10-22 | NUEVO | 2026-10-22 | 10.55 | -2
23472 - TERRA PPTO C (MANZANA 4) | PL-1229 | Outinord IND 1" | Concreto | Placa entrepiso torre 1 eje 1 al 7 entre F - J apto 1502, 1503 y escalera eje 17 al 19 entre D - G piso 11 a piso 12 costado oriental | 2025-08-22 | 2025-08-26 | 2025-08-28 | 4 | 20.7 | 18.3 | 88.4 | PLACA | 21 | PLACA-21-4 | 2026-10-22 | NUEVO | 2026-10-22 | 10.55 | -2.4
23472 - TERRA PPTO C (MANZANA 4) | PL-1231 | Outinord IND 1" | Concreto | Placa entrepiso torre 1 eje 13 al 19 entre A - E apto 1608, 1609 | 2025-08-23 | 2025-09-20 | 2025-09-23 | 28 | 20.7 | 30.4 | 146.9 | PLACA | 21 | PLACA-21-28 | 2026-10-22 | NUEVO | 2026-10-22 | 21 | 9.7
23472 - TERRA PPTO C (MANZANA 4) | PL-1231 | Outinord IND 1" | Concreto | Placa entrepiso torre 1 eje 13 al 19 entre A - E apto 1608, 1609 | 2025-08-23 | 2025-09-20 | 2025-09-23 | 28 | 20.7 | 30 | 144.9 | PLACA | 21 | PLACA-21-28 | 2026-10-22 | NUEVO | 2026-10-22 | 21 | 9.3
23472 - TERRA PPTO C (MANZANA 4) | PL-1231 | Outinord IND 1" | Concreto | Placa entrepiso torre 1 eje 13 al 19 entre A - E apto 1608, 1609 | 2025-08-23 | 2025-09-20 | 2025-09-23 | 28 | 20.7 | 29.3 | 141.5 | PLACA | 21 | PLACA-21-28 | 2026-10-22 | NUEVO | 2026-10-22 | 21 | 8.6
23472 - TERRA PPTO C (MANZANA 4) | PL-1231 | Outinord IND 1" | Concreto | Placa entrepiso torre 1 eje 13 al 19 entre A - E apto 1608, 1609 | 2025-08-23 | 2025-09-06 | 2025-09-08 | 14 | 20.7 | 23.7 | 114.5 | PLACA | 21 | PLACA-21-14 | 2026-10-22 | NUEVO | 2026-10-22 | 16.24 | 3
23472 - TERRA PPTO C (MANZANA 4) | PL-1231 | Outinord IND 1" | Concreto | Placa entrepiso torre 1 eje 13 al 19 entre A - E apto 1608, 1609 | 2025-08-23 | 2025-09-06 | 2025-09-08 | 14 | 20.7 | 24.1 | 116.4 | PLACA | 21 | PLACA-21-14 | 2026-10-22 | NUEVO | 2026-10-22 | 16.24 | 3.4
23472 - TERRA PPTO C (MANZANA 4) | PL-1231 | Outinord IND 1" | Concreto | Placa entrepiso torre 1 eje 13 al 19 entre A - E apto 1608, 1609 | 2025-08-23 | 2025-08-30 | 2025-09-03 | 7 | 20.7 | 19.6 | 94.7 | PLACA | 21 | PLACA-21-7 | 2026-10-22 | NUEVO | 2026-10-22 | 13.86 | -1.1
23472 - TERRA PPTO C (MANZANA 4) | PL-1231 | Outinord IND 1" | Concreto | Placa entrepiso torre 1 eje 13 al 19 entre A - E apto 1608, 1609 | 2025-08-23 | 2025-08-30 | 2025-09-03 | 7 | 20.7 | 19.1 | 92.3 | PLACA | 21 | PLACA-21-7 | 2026-10-22 | NUEVO | 2026-10-22 | 13.86 | -1.6
23472 - TERRA PPTO C (MANZANA 4) | PL-1231 | Outinord IND 1" | Concreto | Placa entrepiso torre 1 eje 13 al 19 entre A - E apto 1608, 1609 | 2025-08-23 | 2025-08-26 | 2025-08-28 | 3 | 20.7 | 14.6 | 70.5 | PLACA | 21 | PLACA-21-3 | 2026-10-22 | NUEVO | 2026-10-22 | 9.45 | -6.1
23472 - TERRA PPTO C (MANZANA 4) | PL-1231 | Outinord IND 1" | Concreto | Placa entrepiso torre 1 eje 13 al 19 entre A - E apto 1608, 1609 | 2025-08-23 | 2025-08-26 | 2025-08-28 | 3 | 20.7 | 14.3 | 69.1 | PLACA | 21 | PLACA-21-3 | 2026-10-22 | NUEVO | 2026-10-22 | 9.45 | -6.4
23472 - TERRA PPTO C (MANZANA 4) | PL-1251 | Outinord IND 1" | Concreto | Placa entrepiso Torre 1 eje 7 al 13 entre F-J Apt 1701, 1712 | 2025-09-03 | 2025-10-01 | 2025-10-08 | 28 | 20.6 | 30.7 | 149 | PLACA | 21 | PLACA-21-28 | 2026-10-22 | NUEVO | 2026-10-22 | 21 | 10.1
23472 - TERRA PPTO C (MANZANA 4) | PL-1251 | Outinord IND 1" | Concreto | Placa entrepiso Torre 1 eje 7 al 13 entre F-J Apt 1701, 1712 | 2025-09-03 | 2025-10-01 | 2025-10-08 | 28 | 20.6 | 31 | 150.5 | PLACA | 21 | PLACA-21-28 | 2026-10-22 | NUEVO | 2026-10-22 | 21 | 10.4
23472 - TERRA PPTO C (MANZANA 4) | PL-1251 | Outinord IND 1" | Concreto | Placa entrepiso Torre 1 eje 7 al 13 entre F-J Apt 1701, 1712 | 2025-09-03 | 2025-10-01 | 2025-10-08 | 28 | 20.6 | 29.9 | 145.1 | PLACA | 21 | PLACA-21-28 | 2026-10-22 | NUEVO | 2026-10-22 | 21 | 9.3
23472 - TERRA PPTO C (MANZANA 4) | PL-1251 | Outinord IND 1" | Concreto | Placa entrepiso Torre 1 eje 7 al 13 entre F-J Apt 1701, 1712 | 2025-09-03 | 2025-09-17 | 2025-09-23 | 14 | 20.6 | 26.2 | 127.2 | PLACA | 21 | PLACA-21-14 | 2026-10-22 | NUEVO | 2026-10-22 | 16.24 | 5.6
23472 - TERRA PPTO C (MANZANA 4) | PL-1251 | Outinord IND 1" | Concreto | Placa entrepiso Torre 1 eje 7 al 13 entre F-J Apt 1701, 1712 | 2025-09-03 | 2025-09-17 | 2025-09-23 | 14 | 20.6 | 25 | 121.4 | PLACA | 21 | PLACA-21-14 | 2026-10-22 | NUEVO | 2026-10-22 | 16.24 | 4.4
23472 - TERRA PPTO C (MANZANA 4) | PL-1251 | Outinord IND 1" | Concreto | Placa entrepiso Torre 1 eje 7 al 13 entre F-J Apt 1701, 1712 | 2025-09-03 | 2025-09-10 | 2025-09-15 | 7 | 20.6 | 22.1 | 107.3 | PLACA | 21 | PLACA-21-7 | 2026-10-22 | NUEVO | 2026-10-22 | 13.86 | 1.5
23472 - TERRA PPTO C (MANZANA 4) | PL-1251 | Outinord IND 1" | Concreto | Placa entrepiso Torre 1 eje 7 al 13 entre F-J Apt 1701, 1712 | 2025-09-03 | 2025-09-10 | 2025-09-15 | 7 | 20.6 | 21.9 | 106.3 | PLACA | 21 | PLACA-21-7 | 2026-10-22 | NUEVO | 2026-10-22 | 13.86 | 1.3
23472 - TERRA PPTO C (MANZANA 4) | PL-1251 | Outinord IND 1" | Concreto | Placa entrepiso Torre 1 eje 7 al 13 entre F-J Apt 1701, 1712 | 2025-09-03 | 2025-09-06 | 2025-09-13 | 3 | 20.6 | 19 | 92.2 | PLACA | 21 | PLACA-21-3 | 2026-10-22 | NUEVO | 2026-10-22 | 9.45 | -1.6
23472 - TERRA PPTO C (MANZANA 4) | PL-1251 | Outinord IND 1" | Concreto | Placa entrepiso Torre 1 eje 7 al 13 entre F-J Apt 1701, 1712 | 2025-09-03 | 2025-09-06 | 2025-09-13 | 3 | 20.6 | 18.7 | 90.8 | PLACA | 21 | PLACA-21-3 | 2026-10-22 | NUEVO | 2026-10-22 | 9.45 | -1.9
23472 - TERRA PPTO C (MANZANA 4) | PL-1253 | Outinord IND 1" | Concreto | Placa entrepiso Torre 1 eje 1 al 5 entre A-E Apt 1704, 1705 y escalera eje 1 al 2 entre D-G costado occidental piso 14 al piso 15 | 2025-09-04 | 2025-10-02 | 2025-10-08 | 28 | 20.6 | 32.2 | 156.3 | PLACA | 21 | PLACA-21-28 | 2026-10-22 | NUEVO | 2026-10-22 | 21 | 11.6
23472 - TERRA PPTO C (MANZANA 4) | PL-1253 | Outinord IND 1" | Concreto | Placa entrepiso Torre 1 eje 1 al 5 entre A-E Apt 1704, 1705 y escalera eje 1 al 2 entre D-G costado occidental piso 14 al piso 15 | 2025-09-04 | 2025-10-02 | 2025-10-08 | 28 | 20.6 | 31.9 | 154.9 | PLACA | 21 | PLACA-21-28 | 2026-10-22 | NUEVO | 2026-10-22 | 21 | 11.3
23472 - TERRA PPTO C (MANZANA 4) | PL-1253 | Outinord IND 1" | Concreto | Placa entrepiso Torre 1 eje 1 al 5 entre A-E Apt 1704, 1705 y escalera eje 1 al 2 entre D-G costado occidental piso 14 al piso 15 | 2025-09-04 | 2025-10-02 | 2025-10-08 | 28 | 20.6 | 31.2 | 151.5 | PLACA | 21 | PLACA-21-28 | 2026-10-22 | NUEVO | 2026-10-22 | 21 | 10.6
23472 - TERRA PPTO C (MANZANA 4) | PL-1253 | Outinord IND 1" | Concreto | Placa entrepiso Torre 1 eje 1 al 5 entre A-E Apt 1704, 1705 y escalera eje 1 al 2 entre D-G costado occidental piso 14 al piso 15 | 2025-09-04 | 2025-09-18 | 2025-09-23 | 14 | 20.6 | 26.9 | 130.6 | PLACA | 21 | PLACA-21-14 | 2026-10-22 | NUEVO | 2026-10-22 | 16.24 | 6.3
23472 - TERRA PPTO C (MANZANA 4) | PL-1253 | Outinord IND 1" | Concreto | Placa entrepiso Torre 1 eje 1 al 5 entre A-E Apt 1704, 1705 y escalera eje 1 al 2 entre D-G costado occidental piso 14 al piso 15 | 2025-09-04 | 2025-09-18 | 2025-09-23 | 14 | 20.6 | 26.3 | 127.7 | PLACA | 21 | PLACA-21-14 | 2026-10-22 | NUEVO | 2026-10-22 | 16.24 | 5.7
23472 - TERRA PPTO C (MANZANA 4) | PL-1253 | Outinord IND 1" | Concreto | Placa entrepiso Torre 1 eje 1 al 5 entre A-E Apt 1704, 1705 y escalera eje 1 al 2 entre D-G costado occidental piso 14 al piso 15 | 2025-09-04 | 2025-09-11 | 2025-09-15 | 7 | 20.6 | 22.9 | 111.2 | PLACA | 21 | PLACA-21-7 | 2026-10-22 | NUEVO | 2026-10-22 | 13.86 | 2.3
23472 - TERRA PPTO C (MANZANA 4) | PL-1253 | Outinord IND 1" | Concreto | Placa entrepiso Torre 1 eje 1 al 5 entre A-E Apt 1704, 1705 y escalera eje 1 al 2 entre D-G costado occidental piso 14 al piso 15 | 2025-09-04 | 2025-09-11 | 2025-09-15 | 7 | 20.6 | 22.4 | 108.7 | PLACA | 21 | PLACA-21-7 | 2026-10-22 | NUEVO | 2026-10-22 | 13.86 | 1.8
23472 - TERRA PPTO C (MANZANA 4) | PL-1253 | Outinord IND 1" | Concreto | Placa entrepiso Torre 1 eje 1 al 5 entre A-E Apt 1704, 1705 y escalera eje 1 al 2 entre D-G costado occidental piso 14 al piso 15 | 2025-09-04 | 2025-09-07 | 2025-09-13 | 3 | 20.6 | 16.1 | 78.2 | PLACA | 21 | PLACA-21-3 | 2026-10-22 | NUEVO | 2026-10-22 | 9.45 | -4.5
23472 - TERRA PPTO C (MANZANA 4) | PL-1253 | Outinord IND 1" | Concreto | Placa entrepiso Torre 1 eje 1 al 5 entre A-E Apt 1704, 1705 y escalera eje 1 al 2 entre D-G costado occidental piso 14 al piso 15 | 2025-09-04 | 2025-09-07 | 2025-09-13 | 3 | 20.6 | 16 | 77.7 | PLACA | 21 | PLACA-21-3 | 2026-10-22 | NUEVO | 2026-10-22 | 9.45 | -4.6
23472 - TERRA PPTO C (MANZANA 4) | PL-1255 | Outinord IND 1" | Concreto | Salón comunal vigas y placa eje 8 al 11 entre D-E piso 1 y muros pérgolas N+19.35 torre 1 | 2025-09-05 | 2025-10-03 | 2025-10-08 | 28 | 27.6 | 42.3 | 153.3 | PLACA | 28 | PLACA-28-28 | 2026-10-22 | NUEVO | 2026-10-22 | 28 | 14.7
23472 - TERRA PPTO C (MANZANA 4) | PL-1255 | Outinord IND 1" | Concreto | Salón comunal vigas y placa eje 8 al 11 entre D-E piso 1 y muros pérgolas N+19.35 torre 1 | 2025-09-05 | 2025-10-03 | 2025-10-08 | 28 | 27.6 | 41.8 | 151.4 | PLACA | 28 | PLACA-28-28 | 2026-10-22 | NUEVO | 2026-10-22 | 28 | 14.2
23472 - TERRA PPTO C (MANZANA 4) | PL-1255 | Outinord IND 1" | Concreto | Salón comunal vigas y placa eje 8 al 11 entre D-E piso 1 y muros pérgolas N+19.35 torre 1 | 2025-09-05 | 2025-10-03 | 2025-10-08 | 28 | 27.6 | 42.2 | 152.9 | PLACA | 28 | PLACA-28-28 | 2026-10-22 | NUEVO | 2026-10-22 | 28 | 14.6
23472 - TERRA PPTO C (MANZANA 4) | PL-1255 | Outinord IND 1" | Concreto | Salón comunal vigas y placa eje 8 al 11 entre D-E piso 1 y muros pérgolas N+19.35 torre 1 | 2025-09-05 | 2025-09-19 | 2025-09-23 | 14 | 27.6 | 38.9 | 140.9 | PLACA | 28 | PLACA-28-14 | 2026-10-22 | NUEVO | 2026-10-22 | 21.65 | 11.3
23472 - TERRA PPTO C (MANZANA 4) | PL-1255 | Outinord IND 1" | Concreto | Salón comunal vigas y placa eje 8 al 11 entre D-E piso 1 y muros pérgolas N+19.35 torre 1 | 2025-09-05 | 2025-09-19 | 2025-09-23 | 14 | 27.6 | 38.2 | 138.4 | PLACA | 28 | PLACA-28-14 | 2026-10-22 | NUEVO | 2026-10-22 | 21.65 | 10.6
23472 - TERRA PPTO C (MANZANA 4) | PL-1255 | Outinord IND 1" | Concreto | Salón comunal vigas y placa eje 8 al 11 entre D-E piso 1 y muros pérgolas N+19.35 torre 1 | 2025-09-05 | 2025-09-12 | 2025-09-15 | 7 | 27.6 | 33.3 | 120.7 | PLACA | 28 | PLACA-28-7 | 2026-10-22 | NUEVO | 2026-10-22 | 18.48 | 5.7
23472 - TERRA PPTO C (MANZANA 4) | PL-1255 | Outinord IND 1" | Concreto | Salón comunal vigas y placa eje 8 al 11 entre D-E piso 1 y muros pérgolas N+19.35 torre 1 | 2025-09-05 | 2025-09-12 | 2025-09-15 | 7 | 27.6 | 33.7 | 122.1 | PLACA | 28 | PLACA-28-7 | 2026-10-22 | NUEVO | 2026-10-22 | 18.48 | 6.1
23472 - TERRA PPTO C (MANZANA 4) | PL-1255 | Outinord IND 1" | Concreto | Salón comunal vigas y placa eje 8 al 11 entre D-E piso 1 y muros pérgolas N+19.35 torre 1 | 2025-09-05 | 2025-09-09 | 2025-09-15 | 4 | 27.6 | 27.2 | 98.6 | PLACA | 28 | PLACA-28-4 | 2026-10-22 | NUEVO | 2026-10-22 | 14.07 | -0.4
23472 - TERRA PPTO C (MANZANA 4) | PL-1255 | Outinord IND 1" | Concreto | Salón comunal vigas y placa eje 8 al 11 entre D-E piso 1 y muros pérgolas N+19.35 torre 1 | 2025-09-05 | 2025-09-09 | 2025-09-15 | 4 | 27.6 | 26.8 | 97.1 | PLACA | 28 | PLACA-28-4 | 2026-10-22 | NUEVO | 2026-10-22 | 14.07 | -0.8
23472 - TERRA PPTO C (MANZANA 4) | PL-1256 | Outinord IND 1" | Concreto | Placa entrepiso torre 1 eje 1 al 5 entre F-J apt 1702-1703 | 2025-09-05 | 2025-10-03 | 2025-10-08 | 28 | 20.7 | 36.1 | 174.4 | PLACA | 21 | PLACA-21-28 | 2026-10-22 | NUEVO | 2026-10-22 | 21 | 15.4
23472 - TERRA PPTO C (MANZANA 4) | PL-1256 | Outinord IND 1" | Concreto | Placa entrepiso torre 1 eje 1 al 5 entre F-J apt 1702-1703 | 2025-09-05 | 2025-10-03 | 2025-10-08 | 28 | 20.7 | 35.5 | 171.5 | PLACA | 21 | PLACA-21-28 | 2026-10-22 | NUEVO | 2026-10-22 | 21 | 14.8
23472 - TERRA PPTO C (MANZANA 4) | PL-1256 | Outinord IND 1" | Concreto | Placa entrepiso torre 1 eje 1 al 5 entre F-J apt 1702-1703 | 2025-09-05 | 2025-10-03 | 2025-10-08 | 28 | 20.7 | 35.8 | 172.9 | PLACA | 21 | PLACA-21-28 | 2026-10-22 | NUEVO | 2026-10-22 | 21 | 15.1
23472 - TERRA PPTO C (MANZANA 4) | PL-1256 | Outinord IND 1" | Concreto | Placa entrepiso torre 1 eje 1 al 5 entre F-J apt 1702-1703 | 2025-09-05 | 2025-09-19 | 2025-09-23 | 14 | 20.7 | 30.9 | 149.3 | PLACA | 21 | PLACA-21-14 | 2026-10-22 | NUEVO | 2026-10-22 | 16.24 | 10.2
23472 - TERRA PPTO C (MANZANA 4) | PL-1256 | Outinord IND 1" | Concreto | Placa entrepiso torre 1 eje 1 al 5 entre F-J apt 1702-1703 | 2025-09-05 | 2025-09-19 | 2025-09-23 | 14 | 20.7 | 30.3 | 146.4 | PLACA | 21 | PLACA-21-14 | 2026-10-22 | NUEVO | 2026-10-22 | 16.24 | 9.6
23472 - TERRA PPTO C (MANZANA 4) | PL-1256 | Outinord IND 1" | Concreto | Placa entrepiso torre 1 eje 1 al 5 entre F-J apt 1702-1703 | 2025-09-05 | 2025-09-12 | 2025-09-15 | 7 | 20.7 | 24.3 | 117.4 | PLACA | 21 | PLACA-21-7 | 2026-10-22 | NUEVO | 2026-10-22 | 13.86 | 3.6
23472 - TERRA PPTO C (MANZANA 4) | PL-1256 | Outinord IND 1" | Concreto | Placa entrepiso torre 1 eje 1 al 5 entre F-J apt 1702-1703 | 2025-09-05 | 2025-09-12 | 2025-09-15 | 7 | 20.7 | 25.3 | 122.2 | PLACA | 21 | PLACA-21-7 | 2026-10-22 | NUEVO | 2026-10-22 | 13.86 | 4.6
23472 - TERRA PPTO C (MANZANA 4) | PL-1256 | Outinord IND 1" | Concreto | Placa entrepiso torre 1 eje 1 al 5 entre F-J apt 1702-1703 | 2025-09-05 | 2025-09-09 | 2025-09-15 | 4 | 20.7 | 19.8 | 95.7 | PLACA | 21 | PLACA-21-4 | 2026-10-22 | NUEVO | 2026-10-22 | 10.55 | -0.9
23472 - TERRA PPTO C (MANZANA 4) | PL-1256 | Outinord IND 1" | Concreto | Placa entrepiso torre 1 eje 1 al 5 entre F-J apt 1702-1703 | 2025-09-05 | 2025-09-09 | 2025-09-15 | 4 | 20.7 | 19.4 | 93.7 | PLACA | 21 | PLACA-21-4 | 2026-10-22 | NUEVO | 2026-10-22 | 10.55 | -1.3
23472 - TERRA PPTO C (MANZANA 4) | PL-1258 | Outinord IND 1" | Concreto | Placa entrepiso torre 1 eje 13 al 19 entre A-E Apt. 1808, 1809 y escalera eje 17 al 19 entre D-E costado Oriental piso 14 al piso 15 | 2025-09-06 | 2025-10-04 | 2025-10-08 | 28 | 20.7 | 26.9 | 130 | PLACA | 21 | PLACA-21-28 | 2026-10-22 | NUEVO | 2026-10-22 | 21 | 6.2
23472 - TERRA PPTO C (MANZANA 4) | PL-1258 | Outinord IND 1" | Concreto | Placa entrepiso torre 1 eje 13 al 19 entre A-E Apt. 1808, 1809 y escalera eje 17 al 19 entre D-E costado Oriental piso 14 al piso 15 | 2025-09-06 | 2025-10-04 | 2025-10-08 | 28 | 20.7 | 27.3 | 131.9 | PLACA | 21 | PLACA-21-28 | 2026-10-22 | NUEVO | 2026-10-22 | 21 | 6.6
23472 - TERRA PPTO C (MANZANA 4) | PL-1258 | Outinord IND 1" | Concreto | Placa entrepiso torre 1 eje 13 al 19 entre A-E Apt. 1808, 1809 y escalera eje 17 al 19 entre D-E costado Oriental piso 14 al piso 15 | 2025-09-06 | 2025-10-04 | 2025-10-08 | 28 | 20.7 | 26.4 | 127.5 | PLACA | 21 | PLACA-21-28 | 2026-10-22 | NUEVO | 2026-10-22 | 21 | 5.7
23472 - TERRA PPTO C (MANZANA 4) | PL-1258 | Outinord IND 1" | Concreto | Placa entrepiso torre 1 eje 13 al 19 entre A-E Apt. 1808, 1809 y escalera eje 17 al 19 entre D-E costado Oriental piso 14 al piso 15 | 2025-09-06 | 2025-09-20 | 2025-09-23 | 14 | 20.7 | 23.3 | 112.6 | PLACA | 21 | PLACA-21-14 | 2026-10-22 | NUEVO | 2026-10-22 | 16.24 | 2.6
23472 - TERRA PPTO C (MANZANA 4) | PL-1258 | Outinord IND 1" | Concreto | Placa entrepiso torre 1 eje 13 al 19 entre A-E Apt. 1808, 1809 y escalera eje 17 al 19 entre D-E costado Oriental piso 14 al piso 15 | 2025-09-06 | 2025-09-20 | 2025-09-23 | 14 | 20.7 | 23.4 | 113 | PLACA | 21 | PLACA-21-14 | 2026-10-22 | NUEVO | 2026-10-22 | 16.24 | 2.7
23472 - TERRA PPTO C (MANZANA 4) | PL-1258 | Outinord IND 1" | Concreto | Placa entrepiso torre 1 eje 13 al 19 entre A-E Apt. 1808, 1809 y escalera eje 17 al 19 entre D-E costado Oriental piso 14 al piso 15 | 2025-09-06 | 2025-09-13 | 2025-09-23 | 7 | 20.7 | 20 | 96.6 | PLACA | 21 | PLACA-21-7 | 2026-10-22 | NUEVO | 2026-10-22 | 13.86 | -0.7
23472 - TERRA PPTO C (MANZANA 4) | PL-1258 | Outinord IND 1" | Concreto | Placa entrepiso torre 1 eje 13 al 19 entre A-E Apt. 1808, 1809 y escalera eje 17 al 19 entre D-E costado Oriental piso 14 al piso 15 | 2025-09-06 | 2025-09-13 | 2025-09-23 | 7 | 20.7 | 19.7 | 95.2 | PLACA | 21 | PLACA-21-7 | 2026-10-22 | NUEVO | 2026-10-22 | 13.86 | -1
23472 - TERRA PPTO C (MANZANA 4) | PL-1258 | Outinord IND 1" | Concreto | Placa entrepiso torre 1 eje 13 al 19 entre A-E Apt. 1808, 1809 y escalera eje 17 al 19 entre D-E costado Oriental piso 14 al piso 15 | 2025-09-06 | 2025-09-09 | 2025-09-15 | 3 | 20.7 | 15.8 | 76.3 | PLACA | 21 | PLACA-21-3 | 2026-10-22 | NUEVO | 2026-10-22 | 9.45 | -4.9
23472 - TERRA PPTO C (MANZANA 4) | PL-1258 | Outinord IND 1" | Concreto | Placa entrepiso torre 1 eje 13 al 19 entre A-E Apt. 1808, 1809 y escalera eje 17 al 19 entre D-E costado Oriental piso 14 al piso 15 | 2025-09-06 | 2025-09-09 | 2025-09-15 | 3 | 20.7 | 15.5 | 74.9 | PLACA | 21 | PLACA-21-3 | 2026-10-22 | NUEVO | 2026-10-22 | 9.45 | -5.2
23472 - TERRA PPTO C (MANZANA 4) | PL-1267 | Outinord Ind. 1" | Concreto | Escalera torre 1 eje 17 al entre D-G costado oriental piso 16 a 17 | 2025-09-15 | 2025-10-13 | 2025-10-15 | 28 | 20.7 | 28.9 | 139.6 | AUTOCOMPAC | 21 | AUTOCOMPAC-21-28 | 2026-10-22 | NUEVO | 2026-10-22 |  | 8.2
23472 - TERRA PPTO C (MANZANA 4) | PL-1267 | Outinord Ind. 1" | Concreto | Escalera torre 1 eje 17 al entre D-G costado oriental piso 16 a 17 | 2025-09-15 | 2025-10-13 | 2025-10-15 | 28 | 20.7 | 28.3 | 136.7 | AUTOCOMPAC | 21 | AUTOCOMPAC-21-28 | 2026-10-22 | NUEVO | 2026-10-22 |  | 7.6
23472 - TERRA PPTO C (MANZANA 4) | PL-1267 | Outinord Ind. 1" | Concreto | Escalera torre 1 eje 17 al entre D-G costado oriental piso 16 a 17 | 2025-09-15 | 2025-10-13 | 2025-10-15 | 28 | 20.7 | 28.7 | 138.6 | AUTOCOMPAC | 21 | AUTOCOMPAC-21-28 | 2026-10-22 | NUEVO | 2026-10-22 |  | 8
23472 - TERRA PPTO C (MANZANA 4) | PL-1267 | Outinord Ind. 1" | Concreto | Escalera torre 1 eje 17 al entre D-G costado oriental piso 16 a 17 | 2025-09-15 | 2025-09-29 | 2025-09-30 | 14 | 20.7 | 25 | 120.8 | AUTOCOMPAC | 21 | AUTOCOMPAC-21-14 | 2026-10-22 | NUEVO | 2026-10-22 |  | 4.3
23472 - TERRA PPTO C (MANZANA 4) | PL-1267 | Outinord Ind. 1" | Concreto | Escalera torre 1 eje 17 al entre D-G costado oriental piso 16 a 17 | 2025-09-15 | 2025-09-29 | 2025-09-30 | 14 | 20.7 | 25.4 | 122.7 | AUTOCOMPAC | 21 | AUTOCOMPAC-21-14 | 2026-10-22 | NUEVO | 2026-10-22 |  | 4.7
23472 - TERRA PPTO C (MANZANA 4) | PL-1267 | Outinord Ind. 1" | Concreto | Escalera torre 1 eje 17 al entre D-G costado oriental piso 16 a 17 | 2025-09-15 | 2025-09-22 | 2025-09-25 | 7 | 20.7 | 21.7 | 104.8 | AUTOCOMPAC | 21 | AUTOCOMPAC-21-7 | 2026-10-22 | NUEVO | 2026-10-22 |  | 1
23472 - TERRA PPTO C (MANZANA 4) | PL-1267 | Outinord Ind. 1" | Concreto | Escalera torre 1 eje 17 al entre D-G costado oriental piso 16 a 17 | 2025-09-15 | 2025-09-22 | 2025-09-25 | 7 | 20.7 | 21.4 | 103.4 | AUTOCOMPAC | 21 | AUTOCOMPAC-21-7 | 2026-10-22 | NUEVO | 2026-10-22 |  | 0.7
23472 - TERRA PPTO C (MANZANA 4) | PL-1267 | Outinord Ind. 1" | Concreto | Escalera torre 1 eje 17 al entre D-G costado oriental piso 16 a 17 | 2025-09-15 | 2025-09-18 | 2025-09-23 | 3 | 20.7 | 15.8 | 76.3 | AUTOCOMPAC | 21 | AUTOCOMPAC-21-3 | 2026-10-22 | NUEVO | 2026-10-22 |  | -4.9
23472 - TERRA PPTO C (MANZANA 4) | PL-1267 | Outinord Ind. 1" | Concreto | Escalera torre 1 eje 17 al entre D-G costado oriental piso 16 a 17 | 2025-09-15 | 2025-09-18 | 2025-09-23 | 3 | 20.7 | 16 | 77.3 | AUTOCOMPAC | 21 | AUTOCOMPAC-21-3 | 2026-10-22 | NUEVO | 2026-10-22 |  | -4.7
23472 - TERRA PPTO C (MANZANA 4) | PL-1312 | Outinord IND 1" | Concreto | Placa cimentación escalera entre torres 2, 3 | 2025-10-15 | 2025-11-12 | 2025-11-13 | 28 | 27.6 | 38.8 | 140.6 | PLACA | 28 | PLACA-28-28 | 2026-10-22 | NUEVO | 2026-10-22 | 28 | 11.2
23472 - TERRA PPTO C (MANZANA 4) | PL-1312 | Outinord IND 1" | Concreto | Placa cimentación escalera entre torres 2, 3 | 2025-10-15 | 2025-11-12 | 2025-11-13 | 28 | 27.6 | 39.3 | 142.4 | PLACA | 28 | PLACA-28-28 | 2026-10-22 | NUEVO | 2026-10-22 | 28 | 11.7
23472 - TERRA PPTO C (MANZANA 4) | PL-1312 | Outinord IND 1" | Concreto | Placa cimentación escalera entre torres 2, 3 | 2025-10-15 | 2025-11-12 | 2025-11-13 | 28 | 27.6 | 37.7 | 136.6 | PLACA | 28 | PLACA-28-28 | 2026-10-22 | NUEVO | 2026-10-22 | 28 | 10.1
23472 - TERRA PPTO C (MANZANA 4) | PL-1312 | Outinord IND 1" | Concreto | Placa cimentación escalera entre torres 2, 3 | 2025-10-15 | 2025-10-29 | 2025-10-30 | 14 | 27.6 | 34.4 | 124.6 | PLACA | 28 | PLACA-28-14 | 2026-10-22 | NUEVO | 2026-10-22 | 21.65 | 6.8
23472 - TERRA PPTO C (MANZANA 4) | PL-1312 | Outinord IND 1" | Concreto | Placa cimentación escalera entre torres 2, 3 | 2025-10-15 | 2025-10-29 | 2025-10-30 | 14 | 27.6 | 33.5 | 121.4 | PLACA | 28 | PLACA-28-14 | 2026-10-22 | NUEVO | 2026-10-22 | 21.65 | 5.9
23472 - TERRA PPTO C (MANZANA 4) | PL-1312 | Outinord IND 1" | Concreto | Placa cimentación escalera entre torres 2, 3 | 2025-10-15 | 2025-10-22 | 2025-10-24 | 7 | 27.6 | 28.6 | 103.6 | PLACA | 28 | PLACA-28-7 | 2026-10-22 | NUEVO | 2026-10-22 | 18.48 | 1
23472 - TERRA PPTO C (MANZANA 4) | PL-1312 | Outinord IND 1" | Concreto | Placa cimentación escalera entre torres 2, 3 | 2025-10-15 | 2025-10-22 | 2025-10-24 | 7 | 27.6 | 28.1 | 101.8 | PLACA | 28 | PLACA-28-7 | 2026-10-22 | NUEVO | 2026-10-22 | 18.48 | 0.5
23472 - TERRA PPTO C (MANZANA 4) | PL-1312 | Outinord IND 1" | Concreto | Placa cimentación escalera entre torres 2, 3 | 2025-10-15 | 2025-10-18 | 2025-10-24 | 3 | 27.6 | 23.2 | 84.1 | PLACA | 28 | PLACA-28-3 | 2026-10-22 | NUEVO | 2026-10-22 | 12.6 | -4.4
23472 - TERRA PPTO C (MANZANA 4) | PL-1312 | Outinord IND 1" | Concreto | Placa cimentación escalera entre torres 2, 3 | 2025-10-15 | 2025-10-18 | 2025-10-24 | 3 | 27.6 | 22.3 | 80.8 | PLACA | 28 | PLACA-28-3 | 2026-10-22 | NUEVO | 2026-10-22 | 12.6 | -5.3
23472 - TERRA PPTO C (MANZANA 4) | PL-1313 | Outinord IND 1" | Concreto | Placa entrepiso torre 1 eje 13 al 19 entre A - E apto 2208, 2209 | 2025-10-15 | 2025-11-12 | 2025-11-13 | 28 | 20.7 | 29.2 | 141.1 | PLACA | 21 | PLACA-21-28 | 2026-10-22 | NUEVO | 2026-10-22 | 21 | 8.5
23472 - TERRA PPTO C (MANZANA 4) | PL-1313 | Outinord IND 1" | Concreto | Placa entrepiso torre 1 eje 13 al 19 entre A - E apto 2208, 2209 | 2025-10-15 | 2025-11-12 | 2025-11-13 | 28 | 20.7 | 28.7 | 138.6 | PLACA | 21 | PLACA-21-28 | 2026-10-22 | NUEVO | 2026-10-22 | 21 | 8
23472 - TERRA PPTO C (MANZANA 4) | PL-1313 | Outinord IND 1" | Concreto | Placa entrepiso torre 1 eje 13 al 19 entre A - E apto 2208, 2209 | 2025-10-15 | 2025-11-12 | 2025-11-13 | 28 | 20.7 | 28 | 135.3 | PLACA | 21 | PLACA-21-28 | 2026-10-22 | NUEVO | 2026-10-22 | 21 | 7.3
23472 - TERRA PPTO C (MANZANA 4) | PL-1313 | Outinord IND 1" | Concreto | Placa entrepiso torre 1 eje 13 al 19 entre A - E apto 2208, 2209 | 2025-10-15 | 2025-10-29 | 2025-10-30 | 14 | 20.7 | 25 | 120.8 | PLACA | 21 | PLACA-21-14 | 2026-10-22 | NUEVO | 2026-10-22 | 16.24 | 4.3
23472 - TERRA PPTO C (MANZANA 4) | PL-1313 | Outinord IND 1" | Concreto | Placa entrepiso torre 1 eje 13 al 19 entre A - E apto 2208, 2209 | 2025-10-15 | 2025-10-29 | 2025-10-30 | 14 | 20.7 | 25.2 | 121.7 | PLACA | 21 | PLACA-21-14 | 2026-10-22 | NUEVO | 2026-10-22 | 16.24 | 4.5
23472 - TERRA PPTO C (MANZANA 4) | PL-1313 | Outinord IND 1" | Concreto | Placa entrepiso torre 1 eje 13 al 19 entre A - E apto 2208, 2209 | 2025-10-15 | 2025-10-22 | 2025-10-24 | 7 | 20.7 | 21.5 | 103.9 | PLACA | 21 | PLACA-21-7 | 2026-10-22 | NUEVO | 2026-10-22 | 13.86 | 0.8
23472 - TERRA PPTO C (MANZANA 4) | PL-1313 | Outinord IND 1" | Concreto | Placa entrepiso torre 1 eje 13 al 19 entre A - E apto 2208, 2209 | 2025-10-15 | 2025-10-22 | 2025-10-24 | 7 | 20.7 | 21 | 101.4 | PLACA | 21 | PLACA-21-7 | 2026-10-22 | NUEVO | 2026-10-22 | 13.86 | 0.3
23472 - TERRA PPTO C (MANZANA 4) | PL-1313 | Outinord IND 1" | Concreto | Placa entrepiso torre 1 eje 13 al 19 entre A - E apto 2208, 2209 | 2025-10-15 | 2025-10-18 | 2025-10-24 | 3 | 20.7 | 18.3 | 88.4 | PLACA | 21 | PLACA-21-3 | 2026-10-22 | NUEVO | 2026-10-22 | 9.45 | -2.4
23472 - TERRA PPTO C (MANZANA 4) | PL-1313 | Outinord IND 1" | Concreto | Placa entrepiso torre 1 eje 13 al 19 entre A - E apto 2208, 2209 | 2025-10-15 | 2025-10-18 | 2025-10-24 | 3 | 20.7 | 17.9 | 86.5 | PLACA | 21 | PLACA-21-3 | 2026-10-22 | NUEVO | 2026-10-22 | 9.45 | -2.8
23472 - TERRA PPTO C (MANZANA 4) | PL-1317 | IND Fibra inclusion de aire | Concreto | Alistado de cubierta torre 2 eje 13 al 23 entre A - J | 2025-10-18 | 2025-11-15 | 2025-11-19 | 28 | 20.7 | 27.8 | 134.3 | AUTOCOMPAC | 21 | AUTOCOMPAC-21-28 | 2026-10-22 | NUEVO | 2026-10-22 |  | 7.1
23472 - TERRA PPTO C (MANZANA 4) | PL-1317 | IND Fibra inclusion de aire | Concreto | Alistado de cubierta torre 2 eje 13 al 23 entre A - J | 2025-10-18 | 2025-11-15 | 2025-11-19 | 28 | 20.7 | 28.6 | 138.2 | AUTOCOMPAC | 21 | AUTOCOMPAC-21-28 | 2026-10-22 | NUEVO | 2026-10-22 |  | 7.9
23472 - TERRA PPTO C (MANZANA 4) | PL-1317 | IND Fibra inclusion de aire | Concreto | Alistado de cubierta torre 2 eje 13 al 23 entre A - J | 2025-10-18 | 2025-11-15 | 2025-11-19 | 28 | 20.7 | 27.5 | 132.9 | AUTOCOMPAC | 21 | AUTOCOMPAC-21-28 | 2026-10-22 | NUEVO | 2026-10-22 |  | 6.8
23472 - TERRA PPTO C (MANZANA 4) | PL-1317 | IND Fibra inclusion de aire | Concreto | Alistado de cubierta torre 2 eje 13 al 23 entre A - J | 2025-10-18 | 2025-11-01 | 2025-11-05 | 14 | 20.7 | 24.8 | 119.8 | AUTOCOMPAC | 21 | AUTOCOMPAC-21-14 | 2026-10-22 | NUEVO | 2026-10-22 |  | 4.1
23472 - TERRA PPTO C (MANZANA 4) | PL-1317 | IND Fibra inclusion de aire | Concreto | Alistado de cubierta torre 2 eje 13 al 23 entre A - J | 2025-10-18 | 2025-11-01 | 2025-11-05 | 14 | 20.7 | 23.7 | 114.5 | AUTOCOMPAC | 21 | AUTOCOMPAC-21-14 | 2026-10-22 | NUEVO | 2026-10-22 |  | 3
23472 - TERRA PPTO C (MANZANA 4) | PL-1317 | IND Fibra inclusion de aire | Concreto | Alistado de cubierta torre 2 eje 13 al 23 entre A - J | 2025-10-18 | 2025-10-25 | 2025-10-30 | 7 | 20.7 | 20.1 | 97.1 | AUTOCOMPAC | 21 | AUTOCOMPAC-21-7 | 2026-10-22 | NUEVO | 2026-10-22 |  | -0.6
23472 - TERRA PPTO C (MANZANA 4) | PL-1317 | IND Fibra inclusion de aire | Concreto | Alistado de cubierta torre 2 eje 13 al 23 entre A - J | 2025-10-18 | 2025-10-25 | 2025-10-30 | 7 | 20.7 | 19.3 | 93.2 | AUTOCOMPAC | 21 | AUTOCOMPAC-21-7 | 2026-10-22 | NUEVO | 2026-10-22 |  | -1.4
23472 - TERRA PPTO C (MANZANA 4) | PL-1317 | IND Fibra inclusion de aire | Concreto | Alistado de cubierta torre 2 eje 13 al 23 entre A - J | 2025-10-18 | 2025-10-21 | 2025-10-24 | 3 | 20.7 | 12.7 | 61.4 | AUTOCOMPAC | 21 | AUTOCOMPAC-21-3 | 2026-10-22 | NUEVO | 2026-10-22 |  | -8
23472 - TERRA PPTO C (MANZANA 4) | PL-1317 | IND Fibra inclusion de aire | Concreto | Alistado de cubierta torre 2 eje 13 al 23 entre A - J | 2025-10-18 | 2025-10-21 | 2025-10-24 | 3 | 20.7 | 12.2 | 58.9 | AUTOCOMPAC | 21 | AUTOCOMPAC-21-3 | 2026-10-22 | NUEVO | 2026-10-22 |  | -8.5
23472 - TERRA PPTO C (MANZANA 4) | PL-1318 | Outinord IND 1" | Concreto | Placa entrepiso torre 1 eje 6 al 13 entre A - E apto 2206, 2207 | 2025-10-18 | 2025-11-15 | 2025-11-19 | 28 | 20.7 | 26.8 | 129.5 | PLACA | 21 | PLACA-21-28 | 2026-10-22 | NUEVO | 2026-10-22 | 21 | 6.1
23472 - TERRA PPTO C (MANZANA 4) | PL-1318 | Outinord IND 1" | Concreto | Placa entrepiso torre 1 eje 6 al 13 entre A - E apto 2206, 2207 | 2025-10-18 | 2025-11-15 | 2025-11-19 | 28 | 20.7 | 26.6 | 128.5 | PLACA | 21 | PLACA-21-28 | 2026-10-22 | NUEVO | 2026-10-22 | 21 | 5.9
23472 - TERRA PPTO C (MANZANA 4) | PL-1318 | Outinord IND 1" | Concreto | Placa entrepiso torre 1 eje 6 al 13 entre A - E apto 2206, 2207 | 2025-10-18 | 2025-11-15 | 2025-11-19 | 28 | 20.7 | 26 | 125.6 | PLACA | 21 | PLACA-21-28 | 2026-10-22 | NUEVO | 2026-10-22 | 21 | 5.3
23472 - TERRA PPTO C (MANZANA 4) | PL-1318 | Outinord IND 1" | Concreto | Placa entrepiso torre 1 eje 6 al 13 entre A - E apto 2206, 2207 | 2025-10-18 | 2025-11-01 | 2025-11-05 | 14 | 20.7 | 23.6 | 114 | PLACA | 21 | PLACA-21-14 | 2026-10-22 | NUEVO | 2026-10-22 | 16.24 | 2.9
23472 - TERRA PPTO C (MANZANA 4) | PL-1318 | Outinord IND 1" | Concreto | Placa entrepiso torre 1 eje 6 al 13 entre A - E apto 2206, 2207 | 2025-10-18 | 2025-11-01 | 2025-11-05 | 14 | 20.7 | 23.2 | 112.1 | PLACA | 21 | PLACA-21-14 | 2026-10-22 | NUEVO | 2026-10-22 | 16.24 | 2.5
23472 - TERRA PPTO C (MANZANA 4) | PL-1318 | Outinord IND 1" | Concreto | Placa entrepiso torre 1 eje 6 al 13 entre A - E apto 2206, 2207 | 2025-10-18 | 2025-10-25 | 2025-10-30 | 7 | 20.7 | 18.7 | 90.3 | PLACA | 21 | PLACA-21-7 | 2026-10-22 | NUEVO | 2026-10-22 | 13.86 | -2
23472 - TERRA PPTO C (MANZANA 4) | PL-1318 | Outinord IND 1" | Concreto | Placa entrepiso torre 1 eje 6 al 13 entre A - E apto 2206, 2207 | 2025-10-18 | 2025-10-25 | 2025-10-30 | 7 | 20.7 | 18.4 | 88.9 | PLACA | 21 | PLACA-21-7 | 2026-10-22 | NUEVO | 2026-10-22 | 13.86 | -2.3
23472 - TERRA PPTO C (MANZANA 4) | PL-1318 | Outinord IND 1" | Concreto | Placa entrepiso torre 1 eje 6 al 13 entre A - E apto 2206, 2207 | 2025-10-18 | 2025-10-21 | 2025-10-24 | 3 | 20.7 | 13.4 | 64.7 | PLACA | 21 | PLACA-21-3 | 2026-10-22 | NUEVO | 2026-10-22 | 9.45 | -7.3
23472 - TERRA PPTO C (MANZANA 4) | PL-1318 | Outinord IND 1" | Concreto | Placa entrepiso torre 1 eje 6 al 13 entre A - E apto 2206, 2207 | 2025-10-18 | 2025-10-21 | 2025-10-24 | 3 | 20.7 | 13.1 | 63.3 | PLACA | 21 | PLACA-21-3 | 2026-10-22 | NUEVO | 2026-10-22 | 9.45 | -7.6
23472 - TERRA PPTO C (MANZANA 4) | PL-1362 | Outinord IND 1" con inclusión de aire y fibra de polipropileno | Concreto | Placa cubierta torre 1 eje 12 al 19 entre F-J | 2025-11-18 | 2025-12-16 | 2025-12-17 | 28 | 20.7 | 32.4 | 156.5 | PLACA | 21 | PLACA-21-28 | 2026-10-22 | NUEVO | 2026-10-22 | 21 | 11.7
23472 - TERRA PPTO C (MANZANA 4) | PL-1362 | Outinord IND 1" con inclusión de aire y fibra de polipropileno | Concreto | Placa cubierta torre 1 eje 12 al 19 entre F-J | 2025-11-18 | 2025-12-16 | 2025-12-17 | 28 | 20.7 | 32 | 154.6 | PLACA | 21 | PLACA-21-28 | 2026-10-22 | NUEVO | 2026-10-22 | 21 | 11.3
23472 - TERRA PPTO C (MANZANA 4) | PL-1362 | Outinord IND 1" con inclusión de aire y fibra de polipropileno | Concreto | Placa cubierta torre 1 eje 12 al 19 entre F-J | 2025-11-18 | 2025-12-16 | 2025-12-17 | 28 | 20.7 | 31.6 | 152.7 | PLACA | 21 | PLACA-21-28 | 2026-10-22 | NUEVO | 2026-10-22 | 21 | 10.9
23472 - TERRA PPTO C (MANZANA 4) | PL-1362 | Outinord IND 1" con inclusión de aire y fibra de polipropileno | Concreto | Placa cubierta torre 1 eje 12 al 19 entre F-J | 2025-11-18 | 2025-12-02 | 2025-12-03 | 14 | 20.7 | 28.7 | 138.6 | PLACA | 21 | PLACA-21-14 | 2026-10-22 | NUEVO | 2026-10-22 | 16.24 | 8
23472 - TERRA PPTO C (MANZANA 4) | PL-1362 | Outinord IND 1" con inclusión de aire y fibra de polipropileno | Concreto | Placa cubierta torre 1 eje 12 al 19 entre F-J | 2025-11-18 | 2025-12-02 | 2025-12-03 | 14 | 20.7 | 28.1 | 135.7 | PLACA | 21 | PLACA-21-14 | 2026-10-22 | NUEVO | 2026-10-22 | 16.24 | 7.4
23472 - TERRA PPTO C (MANZANA 4) | PL-1362 | Outinord IND 1" con inclusión de aire y fibra de polipropileno | Concreto | Placa cubierta torre 1 eje 12 al 19 entre F-J | 2025-11-18 | 2025-11-25 | 2025-11-26 | 7 | 20.7 | 23.4 | 113 | PLACA | 21 | PLACA-21-7 | 2026-10-22 | NUEVO | 2026-10-22 | 13.86 | 2.7
23472 - TERRA PPTO C (MANZANA 4) | PL-1362 | Outinord IND 1" con inclusión de aire y fibra de polipropileno | Concreto | Placa cubierta torre 1 eje 12 al 19 entre F-J | 2025-11-18 | 2025-11-25 | 2025-11-26 | 7 | 20.7 | 23.8 | 115 | PLACA | 21 | PLACA-21-7 | 2026-10-22 | NUEVO | 2026-10-22 | 13.86 | 3.1
23472 - TERRA PPTO C (MANZANA 4) | PL-1362 | Outinord IND 1" con inclusión de aire y fibra de polipropileno | Concreto | Placa cubierta torre 1 eje 12 al 19 entre F-J | 2025-11-18 | 2025-11-21 | 2025-11-24 | 3 | 20.7 | 19.5 | 94.2 | PLACA | 21 | PLACA-21-3 | 2026-10-22 | NUEVO | 2026-10-22 | 9.45 | -1.2
23472 - TERRA PPTO C (MANZANA 4) | PL-1362 | Outinord IND 1" con inclusión de aire y fibra de polipropileno | Concreto | Placa cubierta torre 1 eje 12 al 19 entre F-J | 2025-11-18 | 2025-11-21 | 2025-11-24 | 3 | 20.7 | 19.3 | 93.2 | PLACA | 21 | PLACA-21-3 | 2026-10-22 | NUEVO | 2026-10-22 | 9.45 | -1.4
23472 - TERRA PPTO C (MANZANA 4) | PL-1369 | Outinord IND 1" con fibra de polipropileno y inclusion de aire | Concreto | Placa cubierta torre 1 eje 1 al 16 entre F - J | 2025-11-26 | 2025-12-24 | 2026-01-05 | 28 | 20.7 | 28.8 | 139.1 | PLACA | 21 | PLACA-21-28 | 2026-10-22 | NUEVO | 2026-10-22 | 21 | 8.1
23472 - TERRA PPTO C (MANZANA 4) | PL-1369 | Outinord IND 1" con fibra de polipropileno y inclusion de aire | Concreto | Placa cubierta torre 1 eje 1 al 16 entre F - J | 2025-11-26 | 2025-12-24 | 2026-01-05 | 28 | 20.7 | 27.8 | 134.3 | PLACA | 21 | PLACA-21-28 | 2026-10-22 | NUEVO | 2026-10-22 | 21 | 7.1
23472 - TERRA PPTO C (MANZANA 4) | PL-1369 | Outinord IND 1" con fibra de polipropileno y inclusion de aire | Concreto | Placa cubierta torre 1 eje 1 al 16 entre F - J | 2025-11-26 | 2025-12-24 | 2026-01-05 | 28 | 20.7 | 27.4 | 132.4 | PLACA | 21 | PLACA-21-28 | 2026-10-22 | NUEVO | 2026-10-22 | 21 | 6.7
23472 - TERRA PPTO C (MANZANA 4) | PL-1369 | Outinord IND 1" con fibra de polipropileno y inclusion de aire | Concreto | Placa cubierta torre 1 eje 1 al 16 entre F - J | 2025-11-26 | 2025-12-10 | 2025-12-12 | 14 | 20.7 | 23.9 | 115.5 | PLACA | 21 | PLACA-21-14 | 2026-10-22 | NUEVO | 2026-10-22 | 16.24 | 3.2
23472 - TERRA PPTO C (MANZANA 4) | PL-1369 | Outinord IND 1" con fibra de polipropileno y inclusion de aire | Concreto | Placa cubierta torre 1 eje 1 al 16 entre F - J | 2025-11-26 | 2025-12-10 | 2025-12-12 | 14 | 20.7 | 25.2 | 121.7 | PLACA | 21 | PLACA-21-14 | 2026-10-22 | NUEVO | 2026-10-22 | 16.24 | 4.5
23472 - TERRA PPTO C (MANZANA 4) | PL-1369 | Outinord IND 1" con fibra de polipropileno y inclusion de aire | Concreto | Placa cubierta torre 1 eje 1 al 16 entre F - J | 2025-11-26 | 2025-12-03 | 2025-12-10 | 7 | 20.7 | 22.1 | 106.8 | PLACA | 21 | PLACA-21-7 | 2026-10-22 | NUEVO | 2026-10-22 | 13.86 | 1.4
23472 - TERRA PPTO C (MANZANA 4) | PL-1369 | Outinord IND 1" con fibra de polipropileno y inclusion de aire | Concreto | Placa cubierta torre 1 eje 1 al 16 entre F - J | 2025-11-26 | 2025-12-03 | 2025-12-10 | 7 | 20.7 | 22.1 | 106.8 | PLACA | 21 | PLACA-21-7 | 2026-10-22 | NUEVO | 2026-10-22 | 13.86 | 1.4
23472 - TERRA PPTO C (MANZANA 4) | PL-1369 | Outinord IND 1" con fibra de polipropileno y inclusion de aire | Concreto | Placa cubierta torre 1 eje 1 al 16 entre F - J | 2025-11-26 | 2025-11-29 | 2025-12-03 | 3 | 20.7 | 17.3 | 83.6 | PLACA | 21 | PLACA-21-3 | 2026-10-22 | NUEVO | 2026-10-22 | 9.45 | -3.4
23472 - TERRA PPTO C (MANZANA 4) | PL-1369 | Outinord IND 1" con fibra de polipropileno y inclusion de aire | Concreto | Placa cubierta torre 1 eje 1 al 16 entre F - J | 2025-11-26 | 2025-11-29 | 2025-12-03 | 3 | 20.7 | 16.9 | 81.6 | PLACA | 21 | PLACA-21-3 | 2026-10-22 | NUEVO | 2026-10-22 | 9.45 | -3.8
23472 - TERRA PPTO C (MANZANA 4) | PL-1382 | Outinord IND 1" | Concreto | Escalera torre 1 eje 17 al 19 entre D - G costado oriental piso 24 a cubierta | 2025-12-17 | 2026-01-14 | 2026-01-16 | 28 | 20.7 | 36.4 | 175.8 | AUTOCOMPAC | 21 | AUTOCOMPAC-21-28 | 2026-10-22 | NUEVO | 2026-10-22 |  | 15.7
23472 - TERRA PPTO C (MANZANA 4) | PL-1382 | Outinord IND 1" | Concreto | Escalera torre 1 eje 17 al 19 entre D - G costado oriental piso 24 a cubierta | 2025-12-17 | 2026-01-14 | 2026-01-16 | 28 | 20.7 | 36.6 | 176.8 | AUTOCOMPAC | 21 | AUTOCOMPAC-21-28 | 2026-10-22 | NUEVO | 2026-10-22 |  | 15.9
23472 - TERRA PPTO C (MANZANA 4) | PL-1382 | Outinord IND 1" | Concreto | Escalera torre 1 eje 17 al 19 entre D - G costado oriental piso 24 a cubierta | 2025-12-17 | 2026-01-14 | 2026-01-16 | 28 | 20.7 | 35.5 | 171.5 | AUTOCOMPAC | 21 | AUTOCOMPAC-21-28 | 2026-10-22 | NUEVO | 2026-10-22 |  | 14.8
23472 - TERRA PPTO C (MANZANA 4) | PL-1382 | Outinord IND 1" | Concreto | Escalera torre 1 eje 17 al 19 entre D - G costado oriental piso 24 a cubierta | 2025-12-17 | 2025-12-31 | 2026-01-09 | 14 | 20.7 | 33.4 | 161.4 | AUTOCOMPAC | 21 | AUTOCOMPAC-21-14 | 2026-10-22 | NUEVO | 2026-10-22 |  | 12.7
23472 - TERRA PPTO C (MANZANA 4) | PL-1382 | Outinord IND 1" | Concreto | Escalera torre 1 eje 17 al 19 entre D - G costado oriental piso 24 a cubierta | 2025-12-17 | 2025-12-31 | 2026-01-09 | 14 | 20.7 | 32.3 | 156 | AUTOCOMPAC | 21 | AUTOCOMPAC-21-14 | 2026-10-22 | NUEVO | 2026-10-22 |  | 11.6
23472 - TERRA PPTO C (MANZANA 4) | PL-1382 | Outinord IND 1" | Concreto | Escalera torre 1 eje 17 al 19 entre D - G costado oriental piso 24 a cubierta | 2025-12-17 | 2025-12-24 | 2026-01-05 | 7 | 20.7 | 29.2 | 141.1 | AUTOCOMPAC | 21 | AUTOCOMPAC-21-7 | 2026-10-22 | NUEVO | 2026-10-22 |  | 8.5
23472 - TERRA PPTO C (MANZANA 4) | PL-1382 | Outinord IND 1" | Concreto | Escalera torre 1 eje 17 al 19 entre D - G costado oriental piso 24 a cubierta | 2025-12-17 | 2025-12-24 | 2026-01-05 | 7 | 20.7 | 28.9 | 139.6 | AUTOCOMPAC | 21 | AUTOCOMPAC-21-7 | 2026-10-22 | NUEVO | 2026-10-22 |  | 8.2
23472 - TERRA PPTO C (MANZANA 4) | PL-1382 | Outinord IND 1" | Concreto | Escalera torre 1 eje 17 al 19 entre D - G costado oriental piso 24 a cubierta | 2025-12-17 | 2025-12-23 | 2026-01-05 | 6 | 20.7 | 26.6 | 128.5 | AUTOCOMPAC | 21 | AUTOCOMPAC-21-6 | 2026-10-22 | NUEVO | 2026-10-22 |  | 5.9
23472 - TERRA PPTO C (MANZANA 4) | PL-1382 | Outinord IND 1" | Concreto | Escalera torre 1 eje 17 al 19 entre D - G costado oriental piso 24 a cubierta | 2025-12-17 | 2025-12-23 | 2026-01-05 | 6 | 20.7 | 26 | 125.6 | AUTOCOMPAC | 21 | AUTOCOMPAC-21-6 | 2026-10-22 | NUEVO | 2026-10-22 |  | 5.3
23472 - TERRA PPTO C (MANZANA 4) | PL-1384 | Outinord IND 1" | Concreto | Columnetas de la matera tipo 2 eje 10´ al 11´ entre C - D tramo matera tipo 3 eje A entre 9 al 11´ y la placa de la matera tipo 1 eje 8 al 9 entre A - B comunal 2 | 2025-12-18 | 2026-01-15 | 2026-01-16 | 28 | 27.6 | 43.7 | 158.3 | PLACA | 28 | PLACA-28-28 | 2026-10-22 | NUEVO | 2026-10-22 | 28 | 16.1
23472 - TERRA PPTO C (MANZANA 4) | PL-1384 | Outinord IND 1" | Concreto | Columnetas de la matera tipo 2 eje 10´ al 11´ entre C - D tramo matera tipo 3 eje A entre 9 al 11´ y la placa de la matera tipo 1 eje 8 al 9 entre A - B comunal 2 | 2025-12-18 | 2026-01-15 | 2026-01-16 | 28 | 27.6 | 42.6 | 154.3 | PLACA | 28 | PLACA-28-28 | 2026-10-22 | NUEVO | 2026-10-22 | 28 | 15
23472 - TERRA PPTO C (MANZANA 4) | PL-1384 | Outinord IND 1" | Concreto | Columnetas de la matera tipo 2 eje 10´ al 11´ entre C - D tramo matera tipo 3 eje A entre 9 al 11´ y la placa de la matera tipo 1 eje 8 al 9 entre A - B comunal 2 | 2025-12-18 | 2026-01-15 | 2026-01-16 | 28 | 27.6 | 43 | 155.8 | PLACA | 28 | PLACA-28-28 | 2026-10-22 | NUEVO | 2026-10-22 | 28 | 15.4
23472 - TERRA PPTO C (MANZANA 4) | PL-1384 | Outinord IND 1" | Concreto | Columnetas de la matera tipo 2 eje 10´ al 11´ entre C - D tramo matera tipo 3 eje A entre 9 al 11´ y la placa de la matera tipo 1 eje 8 al 9 entre A - B comunal 2 | 2025-12-18 | 2026-01-01 | 2026-01-09 | 14 | 27.6 | 38.1 | 138 | PLACA | 28 | PLACA-28-14 | 2026-10-22 | NUEVO | 2026-10-22 | 21.65 | 10.5
23472 - TERRA PPTO C (MANZANA 4) | PL-1384 | Outinord IND 1" | Concreto | Columnetas de la matera tipo 2 eje 10´ al 11´ entre C - D tramo matera tipo 3 eje A entre 9 al 11´ y la placa de la matera tipo 1 eje 8 al 9 entre A - B comunal 2 | 2025-12-18 | 2026-01-01 | 2026-01-09 | 14 | 27.6 | 38.4 | 139.1 | PLACA | 28 | PLACA-28-14 | 2026-10-22 | NUEVO | 2026-10-22 | 21.65 | 10.8
23472 - TERRA PPTO C (MANZANA 4) | PL-1384 | Outinord IND 1" | Concreto | Columnetas de la matera tipo 2 eje 10´ al 11´ entre C - D tramo matera tipo 3 eje A entre 9 al 11´ y la placa de la matera tipo 1 eje 8 al 9 entre A - B comunal 2 | 2025-12-18 | 2025-12-25 | 2026-01-05 | 7 | 27.6 | 33.7 | 122.1 | PLACA | 28 | PLACA-28-7 | 2026-10-22 | NUEVO | 2026-10-22 | 18.48 | 6.1
23472 - TERRA PPTO C (MANZANA 4) | PL-1384 | Outinord IND 1" | Concreto | Columnetas de la matera tipo 2 eje 10´ al 11´ entre C - D tramo matera tipo 3 eje A entre 9 al 11´ y la placa de la matera tipo 1 eje 8 al 9 entre A - B comunal 2 | 2025-12-18 | 2025-12-25 | 2026-01-05 | 7 | 27.6 | 34.3 | 124.3 | PLACA | 28 | PLACA-28-7 | 2026-10-22 | NUEVO | 2026-10-22 | 18.48 | 6.7
23472 - TERRA PPTO C (MANZANA 4) | PL-1384 | Outinord IND 1" | Concreto | Columnetas de la matera tipo 2 eje 10´ al 11´ entre C - D tramo matera tipo 3 eje A entre 9 al 11´ y la placa de la matera tipo 1 eje 8 al 9 entre A - B comunal 2 | 2025-12-18 | 2025-12-23 | 2026-01-05 | 5 | 27.6 | 29.6 | 107.2 | PLACA | 28 | PLACA-28-5 | 2026-10-22 | NUEVO | 2026-10-22 | 15.54 | 2
23472 - TERRA PPTO C (MANZANA 4) | PL-1384 | Outinord IND 1" | Concreto | Columnetas de la matera tipo 2 eje 10´ al 11´ entre C - D tramo matera tipo 3 eje A entre 9 al 11´ y la placa de la matera tipo 1 eje 8 al 9 entre A - B comunal 2 | 2025-12-18 | 2025-12-23 | 2026-01-05 | 5 | 27.6 | 29.9 | 108.3 | PLACA | 28 | PLACA-28-5 | 2026-10-22 | NUEVO | 2026-10-22 | 15.54 | 2.3
23472 - TERRA PPTO C (MANZANA 4) | PL-1385 | Outinord IND con fibra y inclusión de aire | Concreto | Placa de cubierta torre 1 cuarto de sets y recorrido ascensor | 2025-12-19 | 2026-01-16 | 2026-01-19 | 28 | 20.7 | 33.3 | 160.9 | PLACA | 21 | PLACA-21-28 | 2026-10-22 | NUEVO | 2026-10-22 | 21 | 12.6
23472 - TERRA PPTO C (MANZANA 4) | PL-1385 | Outinord IND con fibra y inclusión de aire | Concreto | Placa de cubierta torre 1 cuarto de sets y recorrido ascensor | 2025-12-19 | 2026-01-16 | 2026-01-19 | 28 | 20.7 | 32.9 | 158.9 | PLACA | 21 | PLACA-21-28 | 2026-10-22 | NUEVO | 2026-10-22 | 21 | 12.2
23472 - TERRA PPTO C (MANZANA 4) | PL-1385 | Outinord IND con fibra y inclusión de aire | Concreto | Placa de cubierta torre 1 cuarto de sets y recorrido ascensor | 2025-12-19 | 2026-01-16 | 2026-01-19 | 28 | 20.7 | 32.4 | 156.5 | PLACA | 21 | PLACA-21-28 | 2026-10-22 | NUEVO | 2026-10-22 | 21 | 11.7
23472 - TERRA PPTO C (MANZANA 4) | PL-1385 | Outinord IND con fibra y inclusión de aire | Concreto | Placa de cubierta torre 1 cuarto de sets y recorrido ascensor | 2025-12-19 | 2026-01-02 | 2026-01-09 | 14 | 20.7 | 29.2 | 141.1 | PLACA | 21 | PLACA-21-14 | 2026-10-22 | NUEVO | 2026-10-22 | 16.24 | 8.5
23472 - TERRA PPTO C (MANZANA 4) | PL-1385 | Outinord IND con fibra y inclusión de aire | Concreto | Placa de cubierta torre 1 cuarto de sets y recorrido ascensor | 2025-12-19 | 2026-01-02 | 2026-01-09 | 14 | 20.7 | 28.9 | 139.6 | PLACA | 21 | PLACA-21-14 | 2026-10-22 | NUEVO | 2026-10-22 | 16.24 | 8.2
23472 - TERRA PPTO C (MANZANA 4) | PL-1385 | Outinord IND con fibra y inclusión de aire | Concreto | Placa de cubierta torre 1 cuarto de sets y recorrido ascensor | 2025-12-19 | 2025-12-26 | 2026-01-05 | 7 | 20.7 | 25.9 | 125.1 | PLACA | 21 | PLACA-21-7 | 2026-10-22 | NUEVO | 2026-10-22 | 13.86 | 5.2
23472 - TERRA PPTO C (MANZANA 4) | PL-1385 | Outinord IND con fibra y inclusión de aire | Concreto | Placa de cubierta torre 1 cuarto de sets y recorrido ascensor | 2025-12-19 | 2025-12-26 | 2026-01-05 | 7 | 20.7 | 25.2 | 121.7 | PLACA | 21 | PLACA-21-7 | 2026-10-22 | NUEVO | 2026-10-22 | 13.86 | 4.5
23472 - TERRA PPTO C (MANZANA 4) | PL-1385 | Outinord IND con fibra y inclusión de aire | Concreto | Placa de cubierta torre 1 cuarto de sets y recorrido ascensor | 2025-12-19 | 2025-12-23 | 2026-01-05 | 4 | 20.7 | 21.6 | 104.3 | PLACA | 21 | PLACA-21-4 | 2026-10-22 | NUEVO | 2026-10-22 | 10.55 | 0.9
23472 - TERRA PPTO C (MANZANA 4) | PL-1385 | Outinord IND con fibra y inclusión de aire | Concreto | Placa de cubierta torre 1 cuarto de sets y recorrido ascensor | 2025-12-19 | 2025-12-23 | 2026-01-05 | 4 | 20.7 | 21 | 101.4 | PLACA | 21 | PLACA-21-4 | 2026-10-22 | NUEVO | 2026-10-22 | 10.55 | 0.3
VENTO | 01 | Tremie | Concreto | Pilotes 13 - 21 torre 1 | 2026-08-08 | 2026-09-05 | 2026-09-08 | 28 | 34.5 | 44.1 | 127.8 | TREMIE | 41 | TREMIE-41-28 | 2026-10-22 | NUEVO | 2026-10-22 |  | 9.6
VENTO | 01 | Tremie | Concreto | Pilotes 13 - 21 torre 1 | 2026-08-08 | 2026-09-05 | 2026-09-08 | 28 | 34.5 | 43.8 | 127 | TREMIE | 41 | TREMIE-41-28 | 2026-10-22 | NUEVO | 2026-10-22 |  | 9.3
VENTO | 01 | Tremie | Concreto | Pilotes 13 - 21 torre 1 | 2026-08-08 | 2026-09-05 | 2026-09-08 | 28 | 34.5 | 43.4 | 125.8 | TREMIE | 41 | TREMIE-41-28 | 2026-10-22 | NUEVO | 2026-10-22 |  | 8.9
VENTO | 01 | Tremie | Concreto | Pilotes 13 - 21 torre 1 | 2026-08-08 | 2026-08-22 | 2026-08-24 | 14 | 34.5 | 35.9 | 104.1 | TREMIE | 41 | TREMIE-41-14 | 2026-10-22 | NUEVO | 2026-10-22 |  | 1.4
VENTO | 01 | Tremie | Concreto | Pilotes 13 - 21 torre 1 | 2026-08-08 | 2026-08-22 | 2026-08-24 | 14 | 34.5 | 36.4 | 105.5 | TREMIE | 41 | TREMIE-41-14 | 2026-10-22 | NUEVO | 2026-10-22 |  | 1.9
VENTO | 01 | Tremie | Concreto | Pilotes 13 - 21 torre 1 | 2026-08-08 | 2026-08-15 | 2026-08-18 | 7 | 34.5 | 28.6 | 82.9 | TREMIE | 41 | TREMIE-41-7 | 2026-10-22 | NUEVO | 2026-10-22 |  | -5.9
VENTO | 01 | Tremie | Concreto | Pilotes 13 - 21 torre 1 | 2026-08-08 | 2026-08-15 | 2026-08-18 | 7 | 34.5 | 28.9 | 83.8 | TREMIE | 41 | TREMIE-41-7 | 2026-10-22 | NUEVO | 2026-10-22 |  | -5.6
VENTO | 02 | Tremie | Concreto | Pilote 4 torre 1 | 2026-08-10 | 2026-09-07 | 2026-09-08 | 28 | 34.5 | 42.6 | 123.5 | TREMIE | 41 | TREMIE-41-28 | 2026-10-22 | NUEVO | 2026-10-22 |  | 8.1
VENTO | 02 | Tremie | Concreto | Pilote 4 torre 1 | 2026-08-10 | 2026-09-07 | 2026-09-08 | 28 | 34.5 | 43.6 | 126.4 | TREMIE | 41 | TREMIE-41-28 | 2026-10-22 | NUEVO | 2026-10-22 |  | 9.1
VENTO | 02 | Tremie | Concreto | Pilote 4 torre 1 | 2026-08-10 | 2026-09-07 | 2026-09-08 | 28 | 34.5 | 43.4 | 125.8 | TREMIE | 41 | TREMIE-41-28 | 2026-10-22 | NUEVO | 2026-10-22 |  | 8.9
VENTO | 02 | Tremie | Concreto | Pilote 4 torre 1 | 2026-08-10 | 2026-08-24 | 2026-08-25 | 14 | 34.5 | 40.3 | 116.8 | TREMIE | 41 | TREMIE-41-14 | 2026-10-22 | NUEVO | 2026-10-22 |  | 5.8
VENTO | 02 | Tremie | Concreto | Pilote 4 torre 1 | 2026-08-10 | 2026-08-24 | 2026-08-25 | 14 | 34.5 | 39.8 | 115.4 | TREMIE | 41 | TREMIE-41-14 | 2026-10-22 | NUEVO | 2026-10-22 |  | 5.3
VENTO | 02 | Tremie | Concreto | Pilote 4 torre 1 | 2026-08-10 | 2026-08-17 | 2026-08-19 | 7 | 34.5 | 33.8 | 98 | TREMIE | 41 | TREMIE-41-7 | 2026-10-22 | NUEVO | 2026-10-22 |  | -0.7
VENTO | 02 | Tremie | Concreto | Pilote 4 torre 1 | 2026-08-10 | 2026-08-17 | 2026-08-19 | 7 | 34.5 | 34.2 | 99.1 | TREMIE | 41 | TREMIE-41-7 | 2026-10-22 | NUEVO | 2026-10-22 |  | -0.3
VENTO | 03 | Tremie | Concreto | Pilotes 17 - 18 | 2026-08-11 | 2026-09-08 | 2026-09-10 | 28 | 34.5 | 36.3 | 105.2 | TREMIE | 41 | TREMIE-41-28 | 2026-10-22 | NUEVO | 2026-10-22 |  | 1.8
VENTO | 03 | Tremie | Concreto | Pilotes 17 - 18 | 2026-08-11 | 2026-09-08 | 2026-09-10 | 28 | 34.5 | 35.9 | 104.1 | TREMIE | 41 | TREMIE-41-28 | 2026-10-22 | NUEVO | 2026-10-22 |  | 1.4
VENTO | 03 | Tremie | Concreto | Pilotes 17 - 18 | 2026-08-11 | 2026-09-08 | 2026-09-10 | 28 | 34.5 | 36.9 | 107 | TREMIE | 41 | TREMIE-41-28 | 2026-10-22 | NUEVO | 2026-10-22 |  | 2.4
VENTO | 03 | Tremie | Concreto | Pilotes 17 - 18 | 2026-08-11 | 2026-08-25 | 2026-08-26 | 14 | 34.5 | 32.8 | 95.1 | TREMIE | 41 | TREMIE-41-14 | 2026-10-22 | NUEVO | 2026-10-22 |  | -1.7
VENTO | 03 | Tremie | Concreto | Pilotes 17 - 18 | 2026-08-11 | 2026-08-25 | 2026-08-26 | 14 | 34.5 | 32.5 | 94.2 | TREMIE | 41 | TREMIE-41-14 | 2026-10-22 | NUEVO | 2026-10-22 |  | -2
VENTO | 03 | Tremie | Concreto | Pilotes 17 - 18 | 2026-08-11 | 2026-08-18 | 2026-08-19 | 7 | 34.5 | 28.9 | 83.8 | TREMIE | 41 | TREMIE-41-7 | 2026-10-22 | NUEVO | 2026-10-22 |  | -5.6
VENTO | 03 | Tremie | Concreto | Pilotes 17 - 18 | 2026-08-11 | 2026-08-18 | 2026-08-19 | 7 | 34.5 | 29.3 | 84.9 | TREMIE | 41 | TREMIE-41-7 | 2026-10-22 | NUEVO | 2026-10-22 |  | -5.2
VENTO | 04 | Tremix | Concreto | Pilotes 27 -20 | 2026-08-12 | 2026-09-09 | 2026-09-10 | 28 | 34.5 | 51 | 147.8 | TREMIE | 41 | TREMIE-41-28 | 2026-10-22 | NUEVO | 2026-10-22 |  | 16.5
VENTO | 04 | Tremix | Concreto | Pilotes 27 -20 | 2026-08-12 | 2026-09-09 | 2026-09-10 | 28 | 34.5 | 49.4 | 143.2 | TREMIE | 41 | TREMIE-41-28 | 2026-10-22 | NUEVO | 2026-10-22 |  | 14.9
VENTO | 04 | Tremix | Concreto | Pilotes 27 -20 | 2026-08-12 | 2026-09-09 | 2026-09-10 | 28 | 34.5 | 50.4 | 146.1 | TREMIE | 41 | TREMIE-41-28 | 2026-10-22 | NUEVO | 2026-10-22 |  | 15.9
VENTO | 04 | Tremix | Concreto | Pilotes 27 -20 | 2026-08-12 | 2026-08-26 | 2026-08-27 | 14 | 34.5 | 43.1 | 124.9 | TREMIE | 41 | TREMIE-41-14 | 2026-10-22 | NUEVO | 2026-10-22 |  | 8.6
VENTO | 04 | Tremix | Concreto | Pilotes 27 -20 | 2026-08-12 | 2026-08-26 | 2026-08-27 | 14 | 34.5 | 41.4 | 120 | TREMIE | 41 | TREMIE-41-14 | 2026-10-22 | NUEVO | 2026-10-22 |  | 6.9
VENTO | 04 | Tremix | Concreto | Pilotes 27 -20 | 2026-08-12 | 2026-08-19 | 2026-08-21 | 7 | 34.5 | 35.2 | 102 | TREMIE | 41 | TREMIE-41-7 | 2026-10-22 | NUEVO | 2026-10-22 |  | 0.7
VENTO | 04 | Tremix | Concreto | Pilotes 27 -20 | 2026-08-12 | 2026-08-19 | 2026-08-21 | 7 | 34.5 | 34.5 | 100 | TREMIE | 41 | TREMIE-41-7 | 2026-10-22 | NUEVO | 2026-10-22 |  | 0
VENTO | 05 | Tremix | Concreto | Pilotes 24 - 7 | 2026-08-13 | 2026-09-10 | 2026-09-10 | 28 | 34.5 | 39 | 113 | TREMIE | 41 | TREMIE-41-28 | 2026-10-22 | NUEVO | 2026-10-22 |  | 4.5
VENTO | 05 | Tremix | Concreto | Pilotes 24 - 7 | 2026-08-13 | 2026-09-10 | 2026-09-10 | 28 | 34.5 | 39.6 | 114.8 | TREMIE | 41 | TREMIE-41-28 | 2026-10-22 | NUEVO | 2026-10-22 |  | 5.1
VENTO | 05 | Tremix | Concreto | Pilotes 24 - 7 | 2026-08-13 | 2026-09-10 | 2026-09-10 | 28 | 34.5 | 38.5 | 111.6 | TREMIE | 41 | TREMIE-41-28 | 2026-10-22 | NUEVO | 2026-10-22 |  | 4
VENTO | 05 | Tremix | Concreto | Pilotes 24 - 7 | 2026-08-13 | 2026-08-27 | 2026-08-28 | 14 | 34.5 | 31.9 | 92.5 | TREMIE | 41 | TREMIE-41-14 | 2026-10-22 | NUEVO | 2026-10-22 |  | -2.6
VENTO | 05 | Tremix | Concreto | Pilotes 24 - 7 | 2026-08-13 | 2026-08-27 | 2026-08-28 | 14 | 34.5 | 31.6 | 91.6 | TREMIE | 41 | TREMIE-41-14 | 2026-10-22 | NUEVO | 2026-10-22 |  | -2.9
VENTO | 05 | Tremix | Concreto | Pilotes 24 - 7 | 2026-08-13 | 2026-08-20 | 2026-08-21 | 7 | 34.5 | 26.9 | 78 | TREMIE | 41 | TREMIE-41-7 | 2026-10-22 | NUEVO | 2026-10-22 |  | -7.6
VENTO | 05 | Tremix | Concreto | Pilotes 24 - 7 | 2026-08-13 | 2026-08-20 | 2026-08-21 | 7 | 34.5 | 26.8 | 77.7 | TREMIE | 41 | TREMIE-41-7 | 2026-10-22 | NUEVO | 2026-10-22 |  | -7.7
VENTO | 06 | Tremix | Concreto | Pilotes16 - 5 | 2026-08-14 | 2026-09-11 | 2026-09-14 | 28 | 34.5 | 44.7 | 129.6 | TREMIE | 41 | TREMIE-41-28 | 2026-10-22 | NUEVO | 2026-10-22 |  | 10.2
VENTO | 06 | Tremix | Concreto | Pilotes16 - 5 | 2026-08-14 | 2026-09-11 | 2026-09-14 | 28 | 34.5 | 43.8 | 127 | TREMIE | 41 | TREMIE-41-28 | 2026-10-22 | NUEVO | 2026-10-22 |  | 9.3
VENTO | 06 | Tremix | Concreto | Pilotes16 - 5 | 2026-08-14 | 2026-09-11 | 2026-09-14 | 28 | 34.5 | 45.1 | 130.7 | TREMIE | 41 | TREMIE-41-28 | 2026-10-22 | NUEVO | 2026-10-22 |  | 10.6
VENTO | 06 | Tremix | Concreto | Pilotes16 - 5 | 2026-08-14 | 2026-08-28 | 2026-08-31 | 14 | 34.5 | 36.2 | 104.9 | TREMIE | 41 | TREMIE-41-14 | 2026-10-22 | NUEVO | 2026-10-22 |  | 1.7
VENTO | 06 | Tremix | Concreto | Pilotes16 - 5 | 2026-08-14 | 2026-08-28 | 2026-08-31 | 14 | 34.5 | 37 | 107.2 | TREMIE | 41 | TREMIE-41-14 | 2026-10-22 | NUEVO | 2026-10-22 |  | 2.5
VENTO | 06 | Tremix | Concreto | Pilotes16 - 5 | 2026-08-14 | 2026-08-21 | 2026-08-21 | 7 | 34.5 | 33.3 | 96.5 | TREMIE | 41 | TREMIE-41-7 | 2026-10-22 | NUEVO | 2026-10-22 |  | -1.2
VENTO | 06 | Tremix | Concreto | Pilotes16 - 5 | 2026-08-14 | 2026-08-21 | 2026-08-21 | 7 | 34.5 | 31.8 | 92.2 | TREMIE | 41 | TREMIE-41-7 | 2026-10-22 | NUEVO | 2026-10-22 |  | -2.7
VENTO | 07 | Tremix | Concreto | Pilotes 30 | 2026-08-14 | 2026-09-11 | 2026-09-14 | 28 | 34.5 | 51.6 | 149.6 | TREMIE | 41 | TREMIE-41-28 | 2026-10-22 | NUEVO | 2026-10-22 |  | 17.1
VENTO | 07 | Tremix | Concreto | Pilotes 30 | 2026-08-14 | 2026-09-11 | 2026-09-14 | 28 | 34.5 | 50.8 | 147.2 | TREMIE | 41 | TREMIE-41-28 | 2026-10-22 | NUEVO | 2026-10-22 |  | 16.3
VENTO | 07 | Tremix | Concreto | Pilotes 30 | 2026-08-14 | 2026-09-11 | 2026-09-14 | 28 | 34.5 | 52.3 | 151.6 | TREMIE | 41 | TREMIE-41-28 | 2026-10-22 | NUEVO | 2026-10-22 |  | 17.8
VENTO | 07 | Tremix | Concreto | Pilotes 30 | 2026-08-14 | 2026-08-28 | 2026-08-31 | 14 | 34.5 | 43.7 | 126.7 | TREMIE | 41 | TREMIE-41-14 | 2026-10-22 | NUEVO | 2026-10-22 |  | 9.2
VENTO | 07 | Tremix | Concreto | Pilotes 30 | 2026-08-14 | 2026-08-28 | 2026-08-31 | 14 | 34.5 | 42.5 | 123.2 | TREMIE | 41 | TREMIE-41-14 | 2026-10-22 | NUEVO | 2026-10-22 |  | 8
VENTO | 07 | Tremix | Concreto | Pilotes 30 | 2026-08-14 | 2026-08-21 | 2026-08-21 | 7 | 34.5 | 36.3 | 105.2 | TREMIE | 41 | TREMIE-41-7 | 2026-10-22 | NUEVO | 2026-10-22 |  | 1.8
VENTO | 07 | Tremix | Concreto | Pilotes 30 | 2026-08-14 | 2026-08-21 | 2026-08-21 | 7 | 34.5 | 36.8 | 106.7 | TREMIE | 41 | TREMIE-41-7 | 2026-10-22 | NUEVO | 2026-10-22 |  | 2.3
VENTO | P - 27 | No especificado | Concreto | Pilote 53 Torre 1 Tipo 2 | 2026-08-31 | 2026-09-28 | 2026-09-29 | 28 | 35 | 51.4 | 146.9 | TREMIE | 41 | TREMIE-41-28 | 2026-10-22 | NUEVO | 2026-10-22 |  | 16.4
VENTO | P - 27 | No especificado | Concreto | Pilote 53 Torre 1 Tipo 2 | 2026-08-31 | 2026-09-28 | 2026-09-29 | 28 | 35 | 51.9 | 148.3 | TREMIE | 41 | TREMIE-41-28 | 2026-10-22 | NUEVO | 2026-10-22 |  | 16.9
VENTO | P - 27 | No especificado | Concreto | Pilote 53 Torre 1 Tipo 2 | 2026-08-31 | 2026-09-28 | 2026-09-29 | 28 | 35 | 52.2 | 149.1 | TREMIE | 41 | TREMIE-41-28 | 2026-10-22 | NUEVO | 2026-10-22 |  | 17.2
VENTO | P - 27 | No especificado | Concreto | Pilote 53 Torre 1 Tipo 2 | 2026-08-31 | 2026-09-14 | 2026-09-15 | 14 | 35 | 43.9 | 125.4 | TREMIE | 41 | TREMIE-41-14 | 2026-10-22 | NUEVO | 2026-10-22 |  | 8.9
VENTO | P - 27 | No especificado | Concreto | Pilote 53 Torre 1 Tipo 2 | 2026-08-31 | 2026-09-14 | 2026-09-15 | 14 | 35 | 42.3 | 120.9 | TREMIE | 41 | TREMIE-41-14 | 2026-10-22 | NUEVO | 2026-10-22 |  | 7.3
VENTO | P - 27 | No especificado | Concreto | Pilote 53 Torre 1 Tipo 2 | 2026-08-31 | 2026-09-07 | 2026-09-08 | 7 | 35 | 35.9 | 102.6 | TREMIE | 41 | TREMIE-41-7 | 2026-10-22 | NUEVO | 2026-10-22 |  | 0.9
VENTO | P - 27 | No especificado | Concreto | Pilote 53 Torre 1 Tipo 2 | 2026-08-31 | 2026-09-07 | 2026-09-08 | 7 | 35 | 36.4 | 104 | TREMIE | 41 | TREMIE-41-7 | 2026-10-22 | NUEVO | 2026-10-22 |  | 1.4
VENTO | P - 28 | No especificado | Concreto | Pilote 35 Torre 1 Tipo 2 | 2026-08-31 | 2026-09-28 | 2026-09-29 | 28 | 35 | 47.1 | 134.6 | TREMIE | 41 | TREMIE-41-28 | 2026-10-22 | NUEVO | 2026-10-22 |  | 12.1
VENTO | P - 28 | No especificado | Concreto | Pilote 35 Torre 1 Tipo 2 | 2026-08-31 | 2026-09-28 | 2026-09-29 | 28 | 35 | 47.3 | 135.1 | TREMIE | 41 | TREMIE-41-28 | 2026-10-22 | NUEVO | 2026-10-22 |  | 12.3
VENTO | P - 28 | No especificado | Concreto | Pilote 35 Torre 1 Tipo 2 | 2026-08-31 | 2026-09-28 | 2026-09-29 | 28 | 35 | 46 | 131.4 | TREMIE | 41 | TREMIE-41-28 | 2026-10-22 | NUEVO | 2026-10-22 |  | 11
VENTO | P - 28 | No especificado | Concreto | Pilote 35 Torre 1 Tipo 2 | 2026-08-31 | 2026-09-14 | 2026-09-15 | 14 | 35 | 38.8 | 110.9 | TREMIE | 41 | TREMIE-41-14 | 2026-10-22 | NUEVO | 2026-10-22 |  | 3.8
VENTO | P - 28 | No especificado | Concreto | Pilote 35 Torre 1 Tipo 2 | 2026-08-31 | 2026-09-14 | 2026-09-15 | 14 | 35 | 38.9 | 111.1 | TREMIE | 41 | TREMIE-41-14 | 2026-10-22 | NUEVO | 2026-10-22 |  | 3.9
VENTO | P - 28 | No especificado | Concreto | Pilote 35 Torre 1 Tipo 2 | 2026-08-31 | 2026-09-07 | 2026-09-08 | 7 | 35 | 32.9 | 94 | TREMIE | 41 | TREMIE-41-7 | 2026-10-22 | NUEVO | 2026-10-22 |  | -2.1
VENTO | P - 28 | No especificado | Concreto | Pilote 35 Torre 1 Tipo 2 | 2026-08-31 | 2026-09-07 | 2026-09-08 | 7 | 35 | 33.3 | 95.1 | TREMIE | 41 | TREMIE-41-7 | 2026-10-22 | NUEVO | 2026-10-22 |  | -1.7
VENTO | P - 29 | No especificado | Concreto | Pilote 10 Torre 1 Tipo 1 | 2026-09-01 | 2026-09-29 | 2026-10-06 | 28 | 35 | 61.3 | 175.1 | TREMIE | 41 | TREMIE-41-28 | 2026-10-22 | NUEVO | 2026-10-22 |  | 26.3
VENTO | P - 29 | No especificado | Concreto | Pilote 10 Torre 1 Tipo 1 | 2026-09-01 | 2026-09-29 | 2026-10-06 | 28 | 35 | 61.7 | 176.3 | TREMIE | 41 | TREMIE-41-28 | 2026-10-22 | NUEVO | 2026-10-22 |  | 26.7
VENTO | P - 29 | No especificado | Concreto | Pilote 10 Torre 1 Tipo 1 | 2026-09-01 | 2026-09-29 | 2026-10-06 | 28 | 35 | 62.5 | 178.6 | TREMIE | 41 | TREMIE-41-28 | 2026-10-22 | NUEVO | 2026-10-22 |  | 27.5
VENTO | P - 29 | No especificado | Concreto | Pilote 10 Torre 1 Tipo 1 | 2026-09-01 | 2026-09-15 | 2026-09-15 | 14 | 35 | 50.1 | 143.1 | TREMIE | 41 | TREMIE-41-14 | 2026-10-22 | NUEVO | 2026-10-22 |  | 15.1
VENTO | P - 29 | No especificado | Concreto | Pilote 10 Torre 1 Tipo 1 | 2026-09-01 | 2026-09-15 | 2026-09-15 | 14 | 35 | 51.3 | 146.6 | TREMIE | 41 | TREMIE-41-14 | 2026-10-22 | NUEVO | 2026-10-22 |  | 16.3
VENTO | P - 29 | No especificado | Concreto | Pilote 10 Torre 1 Tipo 1 | 2026-09-01 | 2026-09-08 | 2026-09-10 | 7 | 35 | 43.3 | 123.7 | TREMIE | 41 | TREMIE-41-7 | 2026-10-22 | NUEVO | 2026-10-22 |  | 8.3
VENTO | P - 29 | No especificado | Concreto | Pilote 10 Torre 1 Tipo 1 | 2026-09-01 | 2026-09-08 | 2026-09-10 | 7 | 35 | 41 | 117.1 | TREMIE | 41 | TREMIE-41-7 | 2026-10-22 | NUEVO | 2026-10-22 |  | 6
VENTO | P - 30 | No especificado | Concreto | Pilote 48 Torre 1 Tipo 2 - Pilote 3 Torre 1 Tipo 1 | 2026-09-01 | 2026-09-29 | 2026-10-06 | 28 | 35 | 54.2 | 154.9 | TREMIE | 41 | TREMIE-41-28 | 2026-10-22 | NUEVO | 2026-10-22 |  | 19.2
VENTO | P - 30 | No especificado | Concreto | Pilote 48 Torre 1 Tipo 2 - Pilote 3 Torre 1 Tipo 1 | 2026-09-01 | 2026-09-29 | 2026-10-06 | 28 | 35 | 55.8 | 159.4 | TREMIE | 41 | TREMIE-41-28 | 2026-10-22 | NUEVO | 2026-10-22 |  | 20.8
VENTO | P - 30 | No especificado | Concreto | Pilote 48 Torre 1 Tipo 2 - Pilote 3 Torre 1 Tipo 1 | 2026-09-01 | 2026-09-29 | 2026-10-06 | 28 | 35 | 55 | 157.1 | TREMIE | 41 | TREMIE-41-28 | 2026-10-22 | NUEVO | 2026-10-22 |  | 20
VENTO | P - 30 | No especificado | Concreto | Pilote 48 Torre 1 Tipo 2 - Pilote 3 Torre 1 Tipo 1 | 2026-09-01 | 2026-09-15 | 2026-09-15 | 14 | 35 | 46.6 | 133.1 | TREMIE | 41 | TREMIE-41-14 | 2026-10-22 | NUEVO | 2026-10-22 |  | 11.6
VENTO | P - 30 | No especificado | Concreto | Pilote 48 Torre 1 Tipo 2 - Pilote 3 Torre 1 Tipo 1 | 2026-09-01 | 2026-09-15 | 2026-09-15 | 14 | 35 | 45.7 | 130.6 | TREMIE | 41 | TREMIE-41-14 | 2026-10-22 | NUEVO | 2026-10-22 |  | 10.7
VENTO | P - 30 | No especificado | Concreto | Pilote 48 Torre 1 Tipo 2 - Pilote 3 Torre 1 Tipo 1 | 2026-09-01 | 2026-09-08 | 2026-09-10 | 7 | 35 | 39 | 111.4 | TREMIE | 41 | TREMIE-41-7 | 2026-10-22 | NUEVO | 2026-10-22 |  | 4
VENTO | P - 30 | No especificado | Concreto | Pilote 48 Torre 1 Tipo 2 - Pilote 3 Torre 1 Tipo 1 | 2026-09-01 | 2026-09-08 | 2026-09-10 | 7 | 35 | 39.2 | 112 | TREMIE | 41 | TREMIE-41-7 | 2026-10-22 | NUEVO | 2026-10-22 |  | 4.2
VENTO | P 63 | No especificado | Concreto | Pilote 105 torre 2 tipo 1 | 2026-09-30 | 2026-10-14 | 2026-10-15 | 14 | 35 | 33.4 | 95.4 | TREMIE | 41 | TREMIE-41-14 | 2026-10-22 | NUEVO | 2026-10-22 |  | -1.6
VENTO | P 63 | No especificado | Concreto | Pilote 105 torre 2 tipo 1 | 2026-09-30 | 2026-10-14 | 2026-10-15 | 14 | 35 | 34.1 | 97.4 | TREMIE | 41 | TREMIE-41-14 | 2026-10-22 | NUEVO | 2026-10-22 |  | -0.9
VENTO | P 63 | No especificado | Concreto | Pilote 105 torre 2 tipo 1 | 2026-09-30 | 2026-10-07 | 2026-10-14 | 7 | 35 | 30.2 | 86.3 | TREMIE | 41 | TREMIE-41-7 | 2026-10-22 | NUEVO | 2026-10-22 |  | -4.8
VENTO | P 63 | No especificado | Concreto | Pilote 105 torre 2 tipo 1 | 2026-09-30 | 2026-10-07 | 2026-10-14 | 7 | 35 | 30 | 85.7 | TREMIE | 41 | TREMIE-41-7 | 2026-10-22 | NUEVO | 2026-10-22 |  | -5
VENTO | P 64 | No especificado | Concreto | Pilote 42 torre 1 tipo 2 | 2026-09-30 | 2026-10-14 | 2026-10-15 | 14 | 35 | 39.2 | 112 | TREMIE | 41 | TREMIE-41-14 | 2026-10-22 | NUEVO | 2026-10-22 |  | 4.2
VENTO | P 64 | No especificado | Concreto | Pilote 42 torre 1 tipo 2 | 2026-09-30 | 2026-10-14 | 2026-10-15 | 14 | 35 | 40.2 | 114.9 | TREMIE | 41 | TREMIE-41-14 | 2026-10-22 | NUEVO | 2026-10-22 |  | 5.2
VENTO | P 64 | No especificado | Concreto | Pilote 42 torre 1 tipo 2 | 2026-09-30 | 2026-10-07 | 2026-10-14 | 7 | 35 | 33.5 | 95.7 | TREMIE | 41 | TREMIE-41-7 | 2026-10-22 | NUEVO | 2026-10-22 |  | -1.5
VENTO | P 64 | No especificado | Concreto | Pilote 42 torre 1 tipo 2 | 2026-09-30 | 2026-10-07 | 2026-10-14 | 7 | 35 | 32.6 | 93.1 | TREMIE | 41 | TREMIE-41-7 | 2026-10-22 | NUEVO | 2026-10-22 |  | -2.4
VENTO | P 65 | No especificado | Concreto | Pilote 88 torre 2 tipo 1 | 2026-10-01 | 2026-10-15 | 2026-10-15 | 14 | 35 | 39.9 | 114 | TREMIE | 41 | TREMIE-41-14 | 2026-10-22 | NUEVO | 2026-10-22 |  | 4.9
VENTO | P 65 | No especificado | Concreto | Pilote 88 torre 2 tipo 1 | 2026-10-01 | 2026-10-15 | 2026-10-15 | 14 | 35 | 40.3 | 115.1 | TREMIE | 41 | TREMIE-41-14 | 2026-10-22 | NUEVO | 2026-10-22 |  | 5.3
VENTO | P 65 | No especificado | Concreto | Pilote 88 torre 2 tipo 1 | 2026-10-01 | 2026-10-08 | 2026-10-14 | 7 | 35 | 34.6 | 98.9 | TREMIE | 41 | TREMIE-41-7 | 2026-10-22 | NUEVO | 2026-10-22 |  | -0.4
VENTO | P 65 | No especificado | Concreto | Pilote 88 torre 2 tipo 1 | 2026-10-01 | 2026-10-08 | 2026-10-14 | 7 | 35 | 34.8 | 99.4 | TREMIE | 41 | TREMIE-41-7 | 2026-10-22 | NUEVO | 2026-10-22 |  | -0.2
VENTO | P 66 | No especificado | Concreto | Pilote 62 - 64 torre 2 tipo 2 | 2026-10-01 | 2026-10-15 | 2026-10-15 | 14 | 35 | 46 | 131.4 | TREMIE | 41 | TREMIE-41-14 | 2026-10-22 | NUEVO | 2026-10-22 |  | 11
VENTO | P 66 | No especificado | Concreto | Pilote 62 - 64 torre 2 tipo 2 | 2026-10-01 | 2026-10-15 | 2026-10-15 | 14 | 35 | 45.8 | 130.9 | TREMIE | 41 | TREMIE-41-14 | 2026-10-22 | NUEVO | 2026-10-22 |  | 10.8
VENTO | P 66 | No especificado | Concreto | Pilote 62 - 64 torre 2 tipo 2 | 2026-10-01 | 2026-10-08 | 2026-10-14 | 7 | 35 | 38.1 | 108.9 | TREMIE | 41 | TREMIE-41-7 | 2026-10-22 | NUEVO | 2026-10-22 |  | 3.1
VENTO | P 66 | No especificado | Concreto | Pilote 62 - 64 torre 2 tipo 2 | 2026-10-01 | 2026-10-08 | 2026-10-14 | 7 | 35 | 38.5 | 110 | TREMIE | 41 | TREMIE-41-7 | 2026-10-22 | NUEVO | 2026-10-22 |  | 3.5
VENTO | P 67 | No especificado | Concreto | Pilote 58 torre 1 tipo 1 | 2026-10-02 | 2026-10-16 | 2026-10-16 | 14 | 35 | 44.4 | 126.9 | TREMIE | 41 | TREMIE-41-14 | 2026-10-22 | NUEVO | 2026-10-22 |  | 9.4
VENTO | P 67 | No especificado | Concreto | Pilote 58 torre 1 tipo 1 | 2026-10-02 | 2026-10-16 | 2026-10-16 | 14 | 35 | 43.8 | 125.1 | TREMIE | 41 | TREMIE-41-14 | 2026-10-22 | NUEVO | 2026-10-22 |  | 8.8
VENTO | P 67 | No especificado | Concreto | Pilote 58 torre 1 tipo 1 | 2026-10-02 | 2026-10-09 | 2026-10-14 | 7 | 35 | 36.9 | 105.4 | TREMIE | 41 | TREMIE-41-7 | 2026-10-22 | NUEVO | 2026-10-22 |  | 1.9
VENTO | P 67 | No especificado | Concreto | Pilote 58 torre 1 tipo 1 | 2026-10-02 | 2026-10-09 | 2026-10-14 | 7 | 35 | 37.2 | 106.3 | TREMIE | 41 | TREMIE-41-7 | 2026-10-22 | NUEVO | 2026-10-22 |  | 2.2
VENTO | P-31 | No especificado | Concreto | Pilote 43 torre 1 tipo 2 | 2026-09-02 | 2026-09-30 | 2026-10-06 | 28 | 35 | 57 | 162.9 | TREMIE | 41 | TREMIE-41-28 | 2026-10-22 | NUEVO | 2026-10-22 |  | 22
VENTO | P-31 | No especificado | Concreto | Pilote 43 torre 1 tipo 2 | 2026-09-02 | 2026-09-30 | 2026-10-06 | 28 | 35 | 56.3 | 160.9 | TREMIE | 41 | TREMIE-41-28 | 2026-10-22 | NUEVO | 2026-10-22 |  | 21.3
VENTO | P-31 | No especificado | Concreto | Pilote 43 torre 1 tipo 2 | 2026-09-02 | 2026-09-30 | 2026-10-06 | 28 | 35 | 57.3 | 163.7 | TREMIE | 41 | TREMIE-41-28 | 2026-10-22 | NUEVO | 2026-10-22 |  | 22.3
VENTO | P-31 | No especificado | Concreto | Pilote 43 torre 1 tipo 2 | 2026-09-02 | 2026-09-16 | 2026-09-17 | 14 | 35 | 46.6 | 133.1 | TREMIE | 41 | TREMIE-41-14 | 2026-10-22 | NUEVO | 2026-10-22 |  | 11.6
VENTO | P-31 | No especificado | Concreto | Pilote 43 torre 1 tipo 2 | 2026-09-02 | 2026-09-16 | 2026-09-17 | 14 | 35 | 47.9 | 136.9 | TREMIE | 41 | TREMIE-41-14 | 2026-10-22 | NUEVO | 2026-10-22 |  | 12.9
VENTO | P-31 | No especificado | Concreto | Pilote 43 torre 1 tipo 2 | 2026-09-02 | 2026-09-09 | 2026-09-10 | 7 | 35 | 40.4 | 115.4 | TREMIE | 41 | TREMIE-41-7 | 2026-10-22 | NUEVO | 2026-10-22 |  | 5.4
VENTO | P-31 | No especificado | Concreto | Pilote 43 torre 1 tipo 2 | 2026-09-02 | 2026-09-09 | 2026-09-10 | 7 | 35 | 40.9 | 116.9 | TREMIE | 41 | TREMIE-41-7 | 2026-10-22 | NUEVO | 2026-10-22 |  | 5.9
VENTO | P-32 | No especificado | Concreto | Pilote 11 torre 1 tipo 1, pilote 34 torre 1 tipo 2 | 2026-09-02 | 2026-09-30 | 2026-10-06 | 28 | 35 | 65.8 | 188 | TREMIE | 41 | TREMIE-41-28 | 2026-10-22 | NUEVO | 2026-10-22 |  | 30.8
VENTO | P-32 | No especificado | Concreto | Pilote 11 torre 1 tipo 1, pilote 34 torre 1 tipo 2 | 2026-09-02 | 2026-09-30 | 2026-10-06 | 28 | 35 | 66 | 188.6 | TREMIE | 41 | TREMIE-41-28 | 2026-10-22 | NUEVO | 2026-10-22 |  | 31
VENTO | P-32 | No especificado | Concreto | Pilote 11 torre 1 tipo 1, pilote 34 torre 1 tipo 2 | 2026-09-02 | 2026-09-30 | 2026-10-06 | 28 | 35 | 65.2 | 186.3 | TREMIE | 41 | TREMIE-41-28 | 2026-10-22 | NUEVO | 2026-10-22 |  | 30.2
VENTO | P-32 | No especificado | Concreto | Pilote 11 torre 1 tipo 1, pilote 34 torre 1 tipo 2 | 2026-09-02 | 2026-09-16 | 2026-09-17 | 14 | 35 | 54.9 | 156.9 | TREMIE | 41 | TREMIE-41-14 | 2026-10-22 | NUEVO | 2026-10-22 |  | 19.9
VENTO | P-32 | No especificado | Concreto | Pilote 11 torre 1 tipo 1, pilote 34 torre 1 tipo 2 | 2026-09-02 | 2026-09-16 | 2026-09-17 | 14 | 35 | 54.3 | 155.1 | TREMIE | 41 | TREMIE-41-14 | 2026-10-22 | NUEVO | 2026-10-22 |  | 19.3
VENTO | P-32 | No especificado | Concreto | Pilote 11 torre 1 tipo 1, pilote 34 torre 1 tipo 2 | 2026-09-02 | 2026-09-09 | 2026-09-10 | 7 | 35 | 45.9 | 131.1 | TREMIE | 41 | TREMIE-41-7 | 2026-10-22 | NUEVO | 2026-10-22 |  | 10.9
VENTO | P-32 | No especificado | Concreto | Pilote 11 torre 1 tipo 1, pilote 34 torre 1 tipo 2 | 2026-09-02 | 2026-09-09 | 2026-09-10 | 7 | 35 | 44.7 | 127.7 | TREMIE | 41 | TREMIE-41-7 | 2026-10-22 | NUEVO | 2026-10-22 |  | 9.7
VENTO | P-33 | No especificado | Concreto | Pilote 47 torre 1 tipo 2 | 2026-09-03 | 2026-10-01 | 2026-10-06 | 28 | 35 | 46.2 | 132 | TREMIE | 41 | TREMIE-41-28 | 2026-10-22 | NUEVO | 2026-10-22 |  | 11.2
VENTO | P-33 | No especificado | Concreto | Pilote 47 torre 1 tipo 2 | 2026-09-03 | 2026-10-01 | 2026-10-06 | 28 | 35 | 45.3 | 129.4 | TREMIE | 41 | TREMIE-41-28 | 2026-10-22 | NUEVO | 2026-10-22 |  | 10.3
VENTO | P-33 | No especificado | Concreto | Pilote 47 torre 1 tipo 2 | 2026-09-03 | 2026-10-01 | 2026-10-06 | 28 | 35 | 45.4 | 129.7 | TREMIE | 41 | TREMIE-41-28 | 2026-10-22 | NUEVO | 2026-10-22 |  | 10.4
VENTO | P-33 | No especificado | Concreto | Pilote 47 torre 1 tipo 2 | 2026-09-03 | 2026-09-17 | 2026-09-18 | 14 | 35 | 37.5 | 107.1 | TREMIE | 41 | TREMIE-41-14 | 2026-10-22 | NUEVO | 2026-10-22 |  | 2.5
VENTO | P-33 | No especificado | Concreto | Pilote 47 torre 1 tipo 2 | 2026-09-03 | 2026-09-17 | 2026-09-18 | 14 | 35 | 38 | 108.6 | TREMIE | 41 | TREMIE-41-14 | 2026-10-22 | NUEVO | 2026-10-22 |  | 3
VENTO | P-33 | No especificado | Concreto | Pilote 47 torre 1 tipo 2 | 2026-09-03 | 2026-09-10 | 2026-09-10 | 7 | 35 | 32.5 | 92.9 | TREMIE | 41 | TREMIE-41-7 | 2026-10-22 | NUEVO | 2026-10-22 |  | -2.5
VENTO | P-33 | No especificado | Concreto | Pilote 47 torre 1 tipo 2 | 2026-09-03 | 2026-09-10 | 2026-09-10 | 7 | 35 | 32.9 | 94 | TREMIE | 41 | TREMIE-41-7 | 2026-10-22 | NUEVO | 2026-10-22 |  | -2.1
VENTO | P-34 | No especificado | Concreto | Pilote 38 torre 1 tipo 2, pilote 29 torre 1 tipo 1 | 2026-09-03 | 2026-10-01 | 2026-10-06 | 28 | 35 | 43.9 | 125.4 | TREMIE | 41 | TREMIE-41-28 | 2026-10-22 | NUEVO | 2026-10-22 |  | 8.9
VENTO | P-34 | No especificado | Concreto | Pilote 38 torre 1 tipo 2, pilote 29 torre 1 tipo 1 | 2026-09-03 | 2026-10-01 | 2026-10-06 | 28 | 35 | 44.4 | 126.9 | TREMIE | 41 | TREMIE-41-28 | 2026-10-22 | NUEVO | 2026-10-22 |  | 9.4
VENTO | P-34 | No especificado | Concreto | Pilote 38 torre 1 tipo 2, pilote 29 torre 1 tipo 1 | 2026-09-03 | 2026-10-01 | 2026-10-06 | 28 | 35 | 43.6 | 124.6 | TREMIE | 41 | TREMIE-41-28 | 2026-10-22 | NUEVO | 2026-10-22 |  | 8.6
VENTO | P-34 | No especificado | Concreto | Pilote 38 torre 1 tipo 2, pilote 29 torre 1 tipo 1 | 2026-09-03 | 2026-09-17 | 2026-09-18 | 14 | 35 | 37.2 | 106.3 | TREMIE | 41 | TREMIE-41-14 | 2026-10-22 | NUEVO | 2026-10-22 |  | 2.2
VENTO | P-34 | No especificado | Concreto | Pilote 38 torre 1 tipo 2, pilote 29 torre 1 tipo 1 | 2026-09-03 | 2026-09-17 | 2026-09-18 | 14 | 35 | 36.3 | 103.7 | TREMIE | 41 | TREMIE-41-14 | 2026-10-22 | NUEVO | 2026-10-22 |  | 1.3
VENTO | P-34 | No especificado | Concreto | Pilote 38 torre 1 tipo 2, pilote 29 torre 1 tipo 1 | 2026-09-03 | 2026-09-10 | 2026-09-10 | 7 | 35 | 28.3 | 80.9 | TREMIE | 41 | TREMIE-41-7 | 2026-10-22 | NUEVO | 2026-10-22 |  | -6.7
VENTO | P-34 | No especificado | Concreto | Pilote 38 torre 1 tipo 2, pilote 29 torre 1 tipo 1 | 2026-09-03 | 2026-09-10 | 2026-09-10 | 7 | 35 | 27.5 | 78.6 | TREMIE | 41 | TREMIE-41-7 | 2026-10-22 | NUEVO | 2026-10-22 |  | -7.5
VENTO | P-35 | No especificado | Concreto | Pilote 90 torre 2 tipo 2 | 2026-09-04 | 2026-10-02 | 2026-10-06 | 28 | 35 | 46.2 | 132 | TREMIE | 41 | TREMIE-41-28 | 2026-10-22 | NUEVO | 2026-10-22 |  | 11.2
VENTO | P-35 | No especificado | Concreto | Pilote 90 torre 2 tipo 2 | 2026-09-04 | 2026-10-02 | 2026-10-06 | 28 | 35 | 45.7 | 130.6 | TREMIE | 41 | TREMIE-41-28 | 2026-10-22 | NUEVO | 2026-10-22 |  | 10.7
VENTO | P-35 | No especificado | Concreto | Pilote 90 torre 2 tipo 2 | 2026-09-04 | 2026-10-02 | 2026-10-06 | 28 | 35 | 47.2 | 134.9 | TREMIE | 41 | TREMIE-41-28 | 2026-10-22 | NUEVO | 2026-10-22 |  | 12.2
VENTO | P-35 | No especificado | Concreto | Pilote 90 torre 2 tipo 2 | 2026-09-04 | 2026-09-18 | 2026-09-21 | 14 | 35 | 38.1 | 108.9 | TREMIE | 41 | TREMIE-41-14 | 2026-10-22 | NUEVO | 2026-10-22 |  | 3.1
VENTO | P-35 | No especificado | Concreto | Pilote 90 torre 2 tipo 2 | 2026-09-04 | 2026-09-18 | 2026-09-21 | 14 | 35 | 38.6 | 110.3 | TREMIE | 41 | TREMIE-41-14 | 2026-10-22 | NUEVO | 2026-10-22 |  | 3.6
VENTO | P-35 | No especificado | Concreto | Pilote 90 torre 2 tipo 2 | 2026-09-04 | 2026-09-11 | 2026-09-14 | 7 | 35 | 27.2 | 77.7 | TREMIE | 41 | TREMIE-41-7 | 2026-10-22 | NUEVO | 2026-10-22 |  | -7.8
VENTO | P-35 | No especificado | Concreto | Pilote 90 torre 2 tipo 2 | 2026-09-04 | 2026-09-11 | 2026-09-14 | 7 | 35 | 27.6 | 78.9 | TREMIE | 41 | TREMIE-41-7 | 2026-10-22 | NUEVO | 2026-10-22 |  | -7.4
VENTO | P-80 | No especificado | Concreto | Pilote 94 y pilote 86 torre 2 tipo 1 | 2026-10-13 | 2026-10-20 | 2026-10-21 | 7 | 35 | 29.7 | 84.9 | TREMIE | 41 | TREMIE-41-7 | 2026-10-22 | NUEVO | 2026-10-22 |  | -5.3
VENTO | P-80 | No especificado | Concreto | Pilote 94 y pilote 86 torre 2 tipo 1 | 2026-10-13 | 2026-10-20 | 2026-10-21 | 7 | 35 | 30.4 | 86.9 | TREMIE | 41 | TREMIE-41-7 | 2026-10-22 | NUEVO | 2026-10-22 |  | -4.6
VENTO | P08 | No especificado | Concreto | Pilotes 23-15 | 2026-08-15 | 2026-09-12 | 2026-09-14 | 28 | 35 | 37.2 | 106.3 | TREMIE | 41 | TREMIE-41-28 | 2026-10-22 | NUEVO | 2026-10-22 |  | 2.2
VENTO | P08 | No especificado | Concreto | Pilotes 23-15 | 2026-08-15 | 2026-09-12 | 2026-09-14 | 28 | 35 | 36.1 | 103.1 | TREMIE | 41 | TREMIE-41-28 | 2026-10-22 | NUEVO | 2026-10-22 |  | 1.1
VENTO | P08 | No especificado | Concreto | Pilotes 23-15 | 2026-08-15 | 2026-09-12 | 2026-09-14 | 28 | 35 | 36.5 | 104.3 | TREMIE | 41 | TREMIE-41-28 | 2026-10-22 | NUEVO | 2026-10-22 |  | 1.5
VENTO | P08 | No especificado | Concreto | Pilotes 23-15 | 2026-08-15 | 2026-08-29 | 2026-08-31 | 14 | 35 | 31.2 | 89.1 | TREMIE | 41 | TREMIE-41-14 | 2026-10-22 | NUEVO | 2026-10-22 |  | -3.8
VENTO | P08 | No especificado | Concreto | Pilotes 23-15 | 2026-08-15 | 2026-08-29 | 2026-08-31 | 14 | 35 | 31.6 | 90.3 | TREMIE | 41 | TREMIE-41-14 | 2026-10-22 | NUEVO | 2026-10-22 |  | -3.4
VENTO | P08 | No especificado | Concreto | Pilotes 23-15 | 2026-08-15 | 2026-08-22 | 2026-08-24 | 7 | 35 | 23.3 | 66.6 | TREMIE | 41 | TREMIE-41-7 | 2026-10-22 | NUEVO | 2026-10-22 |  | -11.7
VENTO | P08 | No especificado | Concreto | Pilotes 23-15 | 2026-08-15 | 2026-08-22 | 2026-08-24 | 7 | 35 | 23.5 | 67.1 | TREMIE | 41 | TREMIE-41-7 | 2026-10-22 | NUEVO | 2026-10-22 |  | -11.5
VENTO | P09 | No especificado | Concreto | Pilote 55 | 2026-08-18 | 2026-09-15 | 2026-09-15 | 28 | 35 | 49 | 140 | TREMIE | 41 | TREMIE-41-28 | 2026-10-22 | NUEVO | 2026-10-22 |  | 14
VENTO | P09 | No especificado | Concreto | Pilote 55 | 2026-08-18 | 2026-09-15 | 2026-09-15 | 28 | 35 | 48 | 137.1 | TREMIE | 41 | TREMIE-41-28 | 2026-10-22 | NUEVO | 2026-10-22 |  | 13
VENTO | P09 | No especificado | Concreto | Pilote 55 | 2026-08-18 | 2026-09-15 | 2026-09-15 | 28 | 35 | 47.5 | 135.7 | TREMIE | 41 | TREMIE-41-28 | 2026-10-22 | NUEVO | 2026-10-22 |  | 12.5
VENTO | P09 | No especificado | Concreto | Pilote 55 | 2026-08-18 | 2026-09-01 | 2026-09-03 | 14 | 35 | 40.2 | 114.9 | TREMIE | 41 | TREMIE-41-14 | 2026-10-22 | NUEVO | 2026-10-22 |  | 5.2
VENTO | P09 | No especificado | Concreto | Pilote 55 | 2026-08-18 | 2026-09-01 | 2026-09-03 | 14 | 35 | 39.9 | 114 | TREMIE | 41 | TREMIE-41-14 | 2026-10-22 | NUEVO | 2026-10-22 |  | 4.9
VENTO | P09 | No especificado | Concreto | Pilote 55 | 2026-08-18 | 2026-08-25 | 2026-08-26 | 7 | 35 | 34.7 | 99.1 | TREMIE | 41 | TREMIE-41-7 | 2026-10-22 | NUEVO | 2026-10-22 |  | -0.3
VENTO | P09 | No especificado | Concreto | Pilote 55 | 2026-08-18 | 2026-08-25 | 2026-08-26 | 7 | 35 | 33.4 | 95.4 | TREMIE | 41 | TREMIE-41-7 | 2026-10-22 | NUEVO | 2026-10-22 |  | -1.6
VENTO | P10 | No especificado | Concreto | Pilote 50 | 2026-08-18 | 2026-09-15 | 2026-09-15 | 28 | 35 | 39.5 | 112.9 | TREMIE | 41 | TREMIE-41-28 | 2026-10-22 | NUEVO | 2026-10-22 |  | 4.5
VENTO | P10 | No especificado | Concreto | Pilote 50 | 2026-08-18 | 2026-09-15 | 2026-09-15 | 28 | 35 | 40.1 | 114.6 | TREMIE | 41 | TREMIE-41-28 | 2026-10-22 | NUEVO | 2026-10-22 |  | 5.1
VENTO | P10 | No especificado | Concreto | Pilote 50 | 2026-08-18 | 2026-09-15 | 2026-09-15 | 28 | 35 | 39.7 | 113.4 | TREMIE | 41 | TREMIE-41-28 | 2026-10-22 | NUEVO | 2026-10-22 |  | 4.7
VENTO | P10 | No especificado | Concreto | Pilote 50 | 2026-08-18 | 2026-09-01 | 2026-09-03 | 14 | 35 | 30.9 | 88.3 | TREMIE | 41 | TREMIE-41-14 | 2026-10-22 | NUEVO | 2026-10-22 |  | -4.1
VENTO | P10 | No especificado | Concreto | Pilote 50 | 2026-08-18 | 2026-09-01 | 2026-09-03 | 14 | 35 | 31.3 | 89.4 | TREMIE | 41 | TREMIE-41-14 | 2026-10-22 | NUEVO | 2026-10-22 |  | -3.7
VENTO | P10 | No especificado | Concreto | Pilote 50 | 2026-08-18 | 2026-08-25 | 2026-08-26 | 7 | 35 | 25 | 71.4 | TREMIE | 41 | TREMIE-41-7 | 2026-10-22 | NUEVO | 2026-10-22 |  | -10
VENTO | P10 | No especificado | Concreto | Pilote 50 | 2026-08-18 | 2026-08-25 | 2026-08-26 | 7 | 35 | 24.5 | 70 | TREMIE | 41 | TREMIE-41-7 | 2026-10-22 | NUEVO | 2026-10-22 |  | -10.5
VENTO | P11 | No especificado | Concreto | Pilote 46 Torre 1 | 2026-08-19 | 2026-09-16 | 2026-09-17 | 28 | 35 | 43.5 | 124.3 | TREMIE | 41 | TREMIE-41-28 | 2026-10-22 | NUEVO | 2026-10-22 |  | 8.5
VENTO | P11 | No especificado | Concreto | Pilote 46 Torre 1 | 2026-08-19 | 2026-09-16 | 2026-09-17 | 28 | 35 | 41.6 | 118.9 | TREMIE | 41 | TREMIE-41-28 | 2026-10-22 | NUEVO | 2026-10-22 |  | 6.6
VENTO | P11 | No especificado | Concreto | Pilote 46 Torre 1 | 2026-08-19 | 2026-09-16 | 2026-09-17 | 28 | 35 | 42.2 | 120.6 | TREMIE | 41 | TREMIE-41-28 | 2026-10-22 | NUEVO | 2026-10-22 |  | 7.2
VENTO | P11 | No especificado | Concreto | Pilote 46 Torre 1 | 2026-08-19 | 2026-09-02 | 2026-09-07 | 14 | 35 | 34.2 | 97.7 | TREMIE | 41 | TREMIE-41-14 | 2026-10-22 | NUEVO | 2026-10-22 |  | -0.8
VENTO | P11 | No especificado | Concreto | Pilote 46 Torre 1 | 2026-08-19 | 2026-09-02 | 2026-09-07 | 14 | 35 | 34.6 | 98.9 | TREMIE | 41 | TREMIE-41-14 | 2026-10-22 | NUEVO | 2026-10-22 |  | -0.4
VENTO | P11 | No especificado | Concreto | Pilote 46 Torre 1 | 2026-08-19 | 2026-08-26 | 2026-08-27 | 7 | 35 | 21.3 | 60.9 | TREMIE | 41 | TREMIE-41-7 | 2026-10-22 | NUEVO | 2026-10-22 |  | -13.7
VENTO | P11 | No especificado | Concreto | Pilote 46 Torre 1 | 2026-08-19 | 2026-08-26 | 2026-08-27 | 7 | 35 | 21.5 | 61.4 | TREMIE | 41 | TREMIE-41-7 | 2026-10-22 | NUEVO | 2026-10-22 |  | -13.5
VENTO | P12 | No especificado | Concreto | Pilote 25 Torre 1 Tipo 2 | 2026-08-19 | 2026-09-16 | 2026-09-17 | 28 | 35 | 45.7 | 130.6 | TREMIE | 41 | TREMIE-41-28 | 2026-10-22 | NUEVO | 2026-10-22 |  | 10.7
VENTO | P12 | No especificado | Concreto | Pilote 25 Torre 1 Tipo 2 | 2026-08-19 | 2026-09-16 | 2026-09-17 | 28 | 35 | 46.1 | 131.7 | TREMIE | 41 | TREMIE-41-28 | 2026-10-22 | NUEVO | 2026-10-22 |  | 11.1
VENTO | P12 | No especificado | Concreto | Pilote 25 Torre 1 Tipo 2 | 2026-08-19 | 2026-09-16 | 2026-09-17 | 28 | 35 | 44.4 | 126.9 | TREMIE | 41 | TREMIE-41-28 | 2026-10-22 | NUEVO | 2026-10-22 |  | 9.4
VENTO | P12 | No especificado | Concreto | Pilote 25 Torre 1 Tipo 2 | 2026-08-19 | 2026-09-02 | 2026-09-07 | 14 | 35 | 37.9 | 108.3 | TREMIE | 41 | TREMIE-41-14 | 2026-10-22 | NUEVO | 2026-10-22 |  | 2.9
VENTO | P12 | No especificado | Concreto | Pilote 25 Torre 1 Tipo 2 | 2026-08-19 | 2026-09-02 | 2026-09-07 | 14 | 35 | 38.4 | 109.7 | TREMIE | 41 | TREMIE-41-14 | 2026-10-22 | NUEVO | 2026-10-22 |  | 3.4
VENTO | P12 | No especificado | Concreto | Pilote 25 Torre 1 Tipo 2 | 2026-08-19 | 2026-08-26 | 2026-08-27 | 7 | 35 | 34.6 | 98.9 | TREMIE | 41 | TREMIE-41-7 | 2026-10-22 | NUEVO | 2026-10-22 |  | -0.4
VENTO | P12 | No especificado | Concreto | Pilote 25 Torre 1 Tipo 2 | 2026-08-19 | 2026-08-26 | 2026-08-27 | 7 | 35 | 34.8 | 99.4 | TREMIE | 41 | TREMIE-41-7 | 2026-10-22 | NUEVO | 2026-10-22 |  | -0.2
VENTO | P13 | No especificado | Concreto | Pilote 49 Torre 1 Tipo 2 | 2026-08-20 | 2026-09-17 | 2026-09-18 | 28 | 35 | 39.1 | 111.7 | TREMIE | 41 | TREMIE-41-28 | 2026-10-22 | NUEVO | 2026-10-22 |  | 4.1
VENTO | P13 | No especificado | Concreto | Pilote 49 Torre 1 Tipo 2 | 2026-08-20 | 2026-09-17 | 2026-09-18 | 28 | 35 | 39.6 | 113.1 | TREMIE | 41 | TREMIE-41-28 | 2026-10-22 | NUEVO | 2026-10-22 |  | 4.6
VENTO | P13 | No especificado | Concreto | Pilote 49 Torre 1 Tipo 2 | 2026-08-20 | 2026-09-17 | 2026-09-18 | 28 | 35 | 40.2 | 114.9 | TREMIE | 41 | TREMIE-41-28 | 2026-10-22 | NUEVO | 2026-10-22 |  | 5.2
VENTO | P13 | No especificado | Concreto | Pilote 49 Torre 1 Tipo 2 | 2026-08-20 | 2026-09-03 | 2026-09-07 | 14 | 35 | 30.9 | 88.3 | TREMIE | 41 | TREMIE-41-14 | 2026-10-22 | NUEVO | 2026-10-22 |  | -4.1
VENTO | P13 | No especificado | Concreto | Pilote 49 Torre 1 Tipo 2 | 2026-08-20 | 2026-09-03 | 2026-09-07 | 14 | 35 | 32.3 | 92.3 | TREMIE | 41 | TREMIE-41-14 | 2026-10-22 | NUEVO | 2026-10-22 |  | -2.7
VENTO | P13 | No especificado | Concreto | Pilote 49 Torre 1 Tipo 2 | 2026-08-20 | 2026-08-27 | 2026-08-28 | 7 | 35 | 25.8 | 73.7 | TREMIE | 41 | TREMIE-41-7 | 2026-10-22 | NUEVO | 2026-10-22 |  | -9.2
VENTO | P13 | No especificado | Concreto | Pilote 49 Torre 1 Tipo 2 | 2026-08-20 | 2026-08-27 | 2026-08-28 | 7 | 35 | 23.9 | 68.3 | TREMIE | 41 | TREMIE-41-7 | 2026-10-22 | NUEVO | 2026-10-22 |  | -11.1
VENTO | P14 | No especificado | Concreto | Pilote 44 Torre 1 Tipo 2 | 2026-08-20 | 2026-09-17 | 2026-09-18 | 28 | 35 | 42.8 | 122.3 | TREMIE | 41 | TREMIE-41-28 | 2026-10-22 | NUEVO | 2026-10-22 |  | 7.8
VENTO | P14 | No especificado | Concreto | Pilote 44 Torre 1 Tipo 2 | 2026-08-20 | 2026-09-17 | 2026-09-18 | 28 | 35 | 41.1 | 117.4 | TREMIE | 41 | TREMIE-41-28 | 2026-10-22 | NUEVO | 2026-10-22 |  | 6.1
VENTO | P14 | No especificado | Concreto | Pilote 44 Torre 1 Tipo 2 | 2026-08-20 | 2026-09-17 | 2026-09-18 | 28 | 35 | 41.4 | 118.3 | TREMIE | 41 | TREMIE-41-28 | 2026-10-22 | NUEVO | 2026-10-22 |  | 6.4
VENTO | P14 | No especificado | Concreto | Pilote 44 Torre 1 Tipo 2 | 2026-08-20 | 2026-09-03 | 2026-09-07 | 14 | 35 | 33.8 | 96.6 | TREMIE | 41 | TREMIE-41-14 | 2026-10-22 | NUEVO | 2026-10-22 |  | -1.2
VENTO | P14 | No especificado | Concreto | Pilote 44 Torre 1 Tipo 2 | 2026-08-20 | 2026-09-03 | 2026-09-07 | 14 | 35 | 32.1 | 91.7 | TREMIE | 41 | TREMIE-41-14 | 2026-10-22 | NUEVO | 2026-10-22 |  | -2.9
VENTO | P14 | No especificado | Concreto | Pilote 44 Torre 1 Tipo 2 | 2026-08-20 | 2026-08-27 | 2026-08-28 | 7 | 35 | 25.7 | 73.4 | TREMIE | 41 | TREMIE-41-7 | 2026-10-22 | NUEVO | 2026-10-22 |  | -9.3
VENTO | P14 | No especificado | Concreto | Pilote 44 Torre 1 Tipo 2 | 2026-08-20 | 2026-08-27 | 2026-08-28 | 7 | 35 | 25.5 | 72.9 | TREMIE | 41 | TREMIE-41-7 | 2026-10-22 | NUEVO | 2026-10-22 |  | -9.5
VENTO | P15 | No especificado | Concreto | Pilote 9 torre 1 tipo 1 | 2026-08-21 | 2026-09-18 | 2026-09-21 | 28 | 35 | 37.9 | 108.3 | TREMIE | 41 | TREMIE-41-28 | 2026-10-22 | NUEVO | 2026-10-22 |  | 2.9
VENTO | P15 | No especificado | Concreto | Pilote 9 torre 1 tipo 1 | 2026-08-21 | 2026-09-18 | 2026-09-21 | 28 | 35 | 36.9 | 105.4 | TREMIE | 41 | TREMIE-41-28 | 2026-10-22 | NUEVO | 2026-10-22 |  | 1.9
VENTO | P15 | No especificado | Concreto | Pilote 9 torre 1 tipo 1 | 2026-08-21 | 2026-09-18 | 2026-09-21 | 28 | 35 | 37.8 | 108 | TREMIE | 41 | TREMIE-41-28 | 2026-10-22 | NUEVO | 2026-10-22 |  | 2.8
VENTO | P15 | No especificado | Concreto | Pilote 9 torre 1 tipo 1 | 2026-08-21 | 2026-09-04 | 2026-09-07 | 14 | 35 | 32.7 | 93.4 | TREMIE | 41 | TREMIE-41-14 | 2026-10-22 | NUEVO | 2026-10-22 |  | -2.3
VENTO | P15 | No especificado | Concreto | Pilote 9 torre 1 tipo 1 | 2026-08-21 | 2026-09-04 | 2026-09-07 | 14 | 35 | 32.5 | 92.9 | TREMIE | 41 | TREMIE-41-14 | 2026-10-22 | NUEVO | 2026-10-22 |  | -2.5
VENTO | P15 | No especificado | Concreto | Pilote 9 torre 1 tipo 1 | 2026-08-21 | 2026-08-28 | 2026-08-31 | 7 | 35 | 28.6 | 81.7 | TREMIE | 41 | TREMIE-41-7 | 2026-10-22 | NUEVO | 2026-10-22 |  | -6.4
VENTO | P15 | No especificado | Concreto | Pilote 9 torre 1 tipo 1 | 2026-08-21 | 2026-08-28 | 2026-08-31 | 7 | 35 | 28.7 | 82 | TREMIE | 41 | TREMIE-41-7 | 2026-10-22 | NUEVO | 2026-10-22 |  | -6.3
VENTO | P16 | No especificado | Concreto | Pilote 54 torre 2 tipo 2 pilote 26 torre 1 tipo 1 | 2026-08-21 | 2026-09-18 | 2026-09-21 | 28 | 35 | 46.3 | 132.3 | TREMIE | 41 | TREMIE-41-28 | 2026-10-22 | NUEVO | 2026-10-22 |  | 11.3
VENTO | P16 | No especificado | Concreto | Pilote 54 torre 2 tipo 2 pilote 26 torre 1 tipo 1 | 2026-08-21 | 2026-09-18 | 2026-09-21 | 28 | 35 | 46.9 | 134 | TREMIE | 41 | TREMIE-41-28 | 2026-10-22 | NUEVO | 2026-10-22 |  | 11.9
VENTO | P16 | No especificado | Concreto | Pilote 54 torre 2 tipo 2 pilote 26 torre 1 tipo 1 | 2026-08-21 | 2026-09-18 | 2026-09-21 | 28 | 35 | 46.8 | 133.7 | TREMIE | 41 | TREMIE-41-28 | 2026-10-22 | NUEVO | 2026-10-22 |  | 11.8
VENTO | P16 | No especificado | Concreto | Pilote 54 torre 2 tipo 2 pilote 26 torre 1 tipo 1 | 2026-08-21 | 2026-09-04 | 2026-09-07 | 14 | 35 | 38.8 | 110.9 | TREMIE | 41 | TREMIE-41-14 | 2026-10-22 | NUEVO | 2026-10-22 |  | 3.8
VENTO | P16 | No especificado | Concreto | Pilote 54 torre 2 tipo 2 pilote 26 torre 1 tipo 1 | 2026-08-21 | 2026-09-04 | 2026-09-07 | 14 | 35 | 38.6 | 110.3 | TREMIE | 41 | TREMIE-41-14 | 2026-10-22 | NUEVO | 2026-10-22 |  | 3.6
VENTO | P16 | No especificado | Concreto | Pilote 54 torre 2 tipo 2 pilote 26 torre 1 tipo 1 | 2026-08-21 | 2026-08-28 | 2026-08-31 | 7 | 35 | 33.7 | 96.3 | TREMIE | 41 | TREMIE-41-7 | 2026-10-22 | NUEVO | 2026-10-22 |  | -1.3
VENTO | P16 | No especificado | Concreto | Pilote 54 torre 2 tipo 2 pilote 26 torre 1 tipo 1 | 2026-08-21 | 2026-08-28 | 2026-08-31 | 7 | 35 | 32.5 | 92.9 | TREMIE | 41 | TREMIE-41-7 | 2026-10-22 | NUEVO | 2026-10-22 |  | -2.5
VENTO | P17 | No especificado | Concreto | Pilote 22 torre 1 tipo 1 | 2026-08-22 | 2026-09-19 | 2026-09-21 | 28 | 35 | 40.5 | 115.7 | TREMIE | 41 | TREMIE-41-28 | 2026-10-22 | NUEVO | 2026-10-22 |  | 5.5
VENTO | P17 | No especificado | Concreto | Pilote 22 torre 1 tipo 1 | 2026-08-22 | 2026-09-19 | 2026-09-21 | 28 | 35 | 39 | 111.4 | TREMIE | 41 | TREMIE-41-28 | 2026-10-22 | NUEVO | 2026-10-22 |  | 4
VENTO | P17 | No especificado | Concreto | Pilote 22 torre 1 tipo 1 | 2026-08-22 | 2026-09-19 | 2026-09-21 | 28 | 35 | 39.5 | 112.9 | TREMIE | 41 | TREMIE-41-28 | 2026-10-22 | NUEVO | 2026-10-22 |  | 4.5
VENTO | P17 | No especificado | Concreto | Pilote 22 torre 1 tipo 1 | 2026-08-22 | 2026-09-05 | 2026-09-08 | 14 | 35 | 32.3 | 92.3 | TREMIE | 41 | TREMIE-41-14 | 2026-10-22 | NUEVO | 2026-10-22 |  | -2.7
VENTO | P17 | No especificado | Concreto | Pilote 22 torre 1 tipo 1 | 2026-08-22 | 2026-09-05 | 2026-09-08 | 14 | 35 | 32.5 | 92.9 | TREMIE | 41 | TREMIE-41-14 | 2026-10-22 | NUEVO | 2026-10-22 |  | -2.5
VENTO | P17 | No especificado | Concreto | Pilote 22 torre 1 tipo 1 | 2026-08-22 | 2026-08-29 | 2026-08-31 | 7 | 35 | 28.8 | 82.3 | TREMIE | 41 | TREMIE-41-7 | 2026-10-22 | NUEVO | 2026-10-22 |  | -6.2
VENTO | P17 | No especificado | Concreto | Pilote 22 torre 1 tipo 1 | 2026-08-22 | 2026-08-29 | 2026-08-31 | 7 | 35 | 27.6 | 78.9 | TREMIE | 41 | TREMIE-41-7 | 2026-10-22 | NUEVO | 2026-10-22 |  | -7.4
VENTO | P18 | No especificado | Concreto | Pilote 45 torre 1 tipo 2 | 2026-08-22 | 2026-09-19 | 2026-09-21 | 28 | 35 | 43.3 | 123.7 | TREMIE | 41 | TREMIE-41-28 | 2026-10-22 | NUEVO | 2026-10-22 |  | 8.3
VENTO | P18 | No especificado | Concreto | Pilote 45 torre 1 tipo 2 | 2026-08-22 | 2026-09-19 | 2026-09-21 | 28 | 35 | 42.9 | 122.6 | TREMIE | 41 | TREMIE-41-28 | 2026-10-22 | NUEVO | 2026-10-22 |  | 7.9
VENTO | P18 | No especificado | Concreto | Pilote 45 torre 1 tipo 2 | 2026-08-22 | 2026-09-19 | 2026-09-21 | 28 | 35 | 43.6 | 124.6 | TREMIE | 41 | TREMIE-41-28 | 2026-10-22 | NUEVO | 2026-10-22 |  | 8.6
VENTO | P18 | No especificado | Concreto | Pilote 45 torre 1 tipo 2 | 2026-08-22 | 2026-09-05 | 2026-09-08 | 14 | 35 | 36.5 | 104.3 | TREMIE | 41 | TREMIE-41-14 | 2026-10-22 | NUEVO | 2026-10-22 |  | 1.5
VENTO | P18 | No especificado | Concreto | Pilote 45 torre 1 tipo 2 | 2026-08-22 | 2026-09-05 | 2026-09-08 | 14 | 35 | 35.5 | 101.4 | TREMIE | 41 | TREMIE-41-14 | 2026-10-22 | NUEVO | 2026-10-22 |  | 0.5
VENTO | P18 | No especificado | Concreto | Pilote 45 torre 1 tipo 2 | 2026-08-22 | 2026-08-29 | 2026-08-31 | 7 | 35 | 31.9 | 91.1 | TREMIE | 41 | TREMIE-41-7 | 2026-10-22 | NUEVO | 2026-10-22 |  | -3.1
VENTO | P18 | No especificado | Concreto | Pilote 45 torre 1 tipo 2 | 2026-08-22 | 2026-08-29 | 2026-08-31 | 7 | 35 | 31 | 88.6 | TREMIE | 41 | TREMIE-41-7 | 2026-10-22 | NUEVO | 2026-10-22 |  | -4
VENTO | P19 | No especificado | Concreto | Pilote 14 torre 1 tipo 1 , pilote 19 torre 1 tipo 2 | 2026-08-24 | 2026-09-21 | 2026-09-22 | 28 | 35 | 38.6 | 110.3 | TREMIE | 41 | TREMIE-41-28 | 2026-10-22 | NUEVO | 2026-10-22 |  | 3.6
VENTO | P19 | No especificado | Concreto | Pilote 14 torre 1 tipo 1 , pilote 19 torre 1 tipo 2 | 2026-08-24 | 2026-09-21 | 2026-09-22 | 28 | 35 | 39.8 | 113.7 | TREMIE | 41 | TREMIE-41-28 | 2026-10-22 | NUEVO | 2026-10-22 |  | 4.8
VENTO | P19 | No especificado | Concreto | Pilote 14 torre 1 tipo 1 , pilote 19 torre 1 tipo 2 | 2026-08-24 | 2026-09-21 | 2026-09-22 | 28 | 35 | 37.9 | 108.3 | TREMIE | 41 | TREMIE-41-28 | 2026-10-22 | NUEVO | 2026-10-22 |  | 2.9
VENTO | P19 | No especificado | Concreto | Pilote 14 torre 1 tipo 1 , pilote 19 torre 1 tipo 2 | 2026-08-24 | 2026-09-07 | 2026-09-08 | 14 | 35 | 31.9 | 91.1 | TREMIE | 41 | TREMIE-41-14 | 2026-10-22 | NUEVO | 2026-10-22 |  | -3.1
VENTO | P19 | No especificado | Concreto | Pilote 14 torre 1 tipo 1 , pilote 19 torre 1 tipo 2 | 2026-08-24 | 2026-09-07 | 2026-09-08 | 14 | 35 | 30.5 | 87.1 | TREMIE | 41 | TREMIE-41-14 | 2026-10-22 | NUEVO | 2026-10-22 |  | -4.5
VENTO | P19 | No especificado | Concreto | Pilote 14 torre 1 tipo 1 , pilote 19 torre 1 tipo 2 | 2026-08-24 | 2026-08-31 | 2026-09-01 | 7 | 35 | 26.9 | 76.9 | TREMIE | 41 | TREMIE-41-7 | 2026-10-22 | NUEVO | 2026-10-22 |  | -8.1
VENTO | P19 | No especificado | Concreto | Pilote 14 torre 1 tipo 1 , pilote 19 torre 1 tipo 2 | 2026-08-24 | 2026-08-31 | 2026-09-01 | 7 | 35 | 26.5 | 75.7 | TREMIE | 41 | TREMIE-41-7 | 2026-10-22 | NUEVO | 2026-10-22 |  | -8.5
VENTO | P20 | No especificado | Concreto | Pilote 56 torre 1 tipo 2 | 2026-08-25 | 2026-09-22 | 2026-09-24 | 28 | 35 | 46.1 | 131.7 | TREMIE | 41 | TREMIE-41-28 | 2026-10-22 | NUEVO | 2026-10-22 |  | 11.1
VENTO | P20 | No especificado | Concreto | Pilote 56 torre 1 tipo 2 | 2026-08-25 | 2026-09-22 | 2026-09-24 | 28 | 35 | 44.7 | 127.7 | TREMIE | 41 | TREMIE-41-28 | 2026-10-22 | NUEVO | 2026-10-22 |  | 9.7
VENTO | P20 | No especificado | Concreto | Pilote 56 torre 1 tipo 2 | 2026-08-25 | 2026-09-22 | 2026-09-24 | 28 | 35 | 45.5 | 130 | TREMIE | 41 | TREMIE-41-28 | 2026-10-22 | NUEVO | 2026-10-22 |  | 10.5
VENTO | P20 | No especificado | Concreto | Pilote 56 torre 1 tipo 2 | 2026-08-25 | 2026-09-08 | 2026-09-10 | 14 | 35 | 37.9 | 108.3 | TREMIE | 41 | TREMIE-41-14 | 2026-10-22 | NUEVO | 2026-10-22 |  | 2.9
VENTO | P20 | No especificado | Concreto | Pilote 56 torre 1 tipo 2 | 2026-08-25 | 2026-09-08 | 2026-09-10 | 14 | 35 | 38 | 108.6 | TREMIE | 41 | TREMIE-41-14 | 2026-10-22 | NUEVO | 2026-10-22 |  | 3
VENTO | P20 | No especificado | Concreto | Pilote 56 torre 1 tipo 2 | 2026-08-25 | 2026-09-01 | 2026-09-03 | 7 | 35 | 33.4 | 95.4 | TREMIE | 41 | TREMIE-41-7 | 2026-10-22 | NUEVO | 2026-10-22 |  | -1.6
VENTO | P20 | No especificado | Concreto | Pilote 56 torre 1 tipo 2 | 2026-08-25 | 2026-09-01 | 2026-09-03 | 7 | 35 | 31.6 | 90.3 | TREMIE | 41 | TREMIE-41-7 | 2026-10-22 | NUEVO | 2026-10-22 |  | -3.4
VENTO | P21 | No especificado | Concreto | Pilote 2 torre 1 tipo 1 , pilote 57 torre 1 tipo 2 | 2026-08-25 | 2026-09-22 | 2026-09-24 | 28 | 35 | 35.8 | 102.3 | TREMIE | 41 | TREMIE-41-28 | 2026-10-22 | NUEVO | 2026-10-22 |  | 0.8
VENTO | P21 | No especificado | Concreto | Pilote 2 torre 1 tipo 1 , pilote 57 torre 1 tipo 2 | 2026-08-25 | 2026-09-22 | 2026-09-24 | 28 | 35 | 35.4 | 101.1 | TREMIE | 41 | TREMIE-41-28 | 2026-10-22 | NUEVO | 2026-10-22 |  | 0.4
VENTO | P21 | No especificado | Concreto | Pilote 2 torre 1 tipo 1 , pilote 57 torre 1 tipo 2 | 2026-08-25 | 2026-09-22 | 2026-09-24 | 28 | 35 | 35.2 | 100.6 | TREMIE | 41 | TREMIE-41-28 | 2026-10-22 | NUEVO | 2026-10-22 |  | 0.2
VENTO | P21 | No especificado | Concreto | Pilote 2 torre 1 tipo 1 , pilote 57 torre 1 tipo 2 | 2026-08-25 | 2026-09-08 | 2026-09-10 | 14 | 35 | 33 | 94.3 | TREMIE | 41 | TREMIE-41-14 | 2026-10-22 | NUEVO | 2026-10-22 |  | -2
VENTO | P21 | No especificado | Concreto | Pilote 2 torre 1 tipo 1 , pilote 57 torre 1 tipo 2 | 2026-08-25 | 2026-09-08 | 2026-09-10 | 14 | 35 | 32.6 | 93.1 | TREMIE | 41 | TREMIE-41-14 | 2026-10-22 | NUEVO | 2026-10-22 |  | -2.4
VENTO | P21 | No especificado | Concreto | Pilote 2 torre 1 tipo 1 , pilote 57 torre 1 tipo 2 | 2026-08-25 | 2026-09-01 | 2026-09-03 | 7 | 35 | 28.7 | 82 | TREMIE | 41 | TREMIE-41-7 | 2026-10-22 | NUEVO | 2026-10-22 |  | -6.3
VENTO | P21 | No especificado | Concreto | Pilote 2 torre 1 tipo 1 , pilote 57 torre 1 tipo 2 | 2026-08-25 | 2026-09-01 | 2026-09-03 | 7 | 35 | 26.9 | 76.9 | TREMIE | 41 | TREMIE-41-7 | 2026-10-22 | NUEVO | 2026-10-22 |  | -8.1
VENTO | P22 | No especificado | Concreto | Pilote 12 torre 1 tipo 1 | 2026-08-26 | 2026-09-23 | 2026-09-24 | 28 | 35 | 46.9 | 134 | TREMIE | 41 | TREMIE-41-28 | 2026-10-22 | NUEVO | 2026-10-22 |  | 11.9
VENTO | P22 | No especificado | Concreto | Pilote 12 torre 1 tipo 1 | 2026-08-26 | 2026-09-23 | 2026-09-24 | 28 | 35 | 45.4 | 129.7 | TREMIE | 41 | TREMIE-41-28 | 2026-10-22 | NUEVO | 2026-10-22 |  | 10.4
VENTO | P22 | No especificado | Concreto | Pilote 12 torre 1 tipo 1 | 2026-08-26 | 2026-09-23 | 2026-09-24 | 28 | 35 | 46.3 | 132.3 | TREMIE | 41 | TREMIE-41-28 | 2026-10-22 | NUEVO | 2026-10-22 |  | 11.3
VENTO | P22 | No especificado | Concreto | Pilote 12 torre 1 tipo 1 | 2026-08-26 | 2026-09-09 | 2026-09-10 | 14 | 35 | 38.9 | 111.1 | TREMIE | 41 | TREMIE-41-14 | 2026-10-22 | NUEVO | 2026-10-22 |  | 3.9
VENTO | P22 | No especificado | Concreto | Pilote 12 torre 1 tipo 1 | 2026-08-26 | 2026-09-09 | 2026-09-10 | 14 | 35 | 38 | 108.6 | TREMIE | 41 | TREMIE-41-14 | 2026-10-22 | NUEVO | 2026-10-22 |  | 3
VENTO | P22 | No especificado | Concreto | Pilote 12 torre 1 tipo 1 | 2026-08-26 | 2026-09-02 | 2026-09-07 | 7 | 35 | 34.1 | 97.4 | TREMIE | 41 | TREMIE-41-7 | 2026-10-22 | NUEVO | 2026-10-22 |  | -0.9
VENTO | P22 | No especificado | Concreto | Pilote 12 torre 1 tipo 1 | 2026-08-26 | 2026-09-02 | 2026-09-07 | 7 | 35 | 33 | 94.3 | TREMIE | 41 | TREMIE-41-7 | 2026-10-22 | NUEVO | 2026-10-22 |  | -2
VENTO | P23 | No especificado | Concreto | Pilote 51 torre 1 tipo 2 | 2026-08-26 | 2026-09-23 | 2026-09-24 | 28 | 35 | 53.6 | 153.1 | TREMIE | 41 | TREMIE-41-28 | 2026-10-22 | NUEVO | 2026-10-22 |  | 18.6
VENTO | P23 | No especificado | Concreto | Pilote 51 torre 1 tipo 2 | 2026-08-26 | 2026-09-23 | 2026-09-24 | 28 | 35 | 53.3 | 152.3 | TREMIE | 41 | TREMIE-41-28 | 2026-10-22 | NUEVO | 2026-10-22 |  | 18.3
VENTO | P23 | No especificado | Concreto | Pilote 51 torre 1 tipo 2 | 2026-08-26 | 2026-09-23 | 2026-09-24 | 28 | 35 | 54.8 | 156.6 | TREMIE | 41 | TREMIE-41-28 | 2026-10-22 | NUEVO | 2026-10-22 |  | 19.8
VENTO | P23 | No especificado | Concreto | Pilote 51 torre 1 tipo 2 | 2026-08-26 | 2026-09-09 | 2026-09-10 | 14 | 35 | 43.4 | 124 | TREMIE | 41 | TREMIE-41-14 | 2026-10-22 | NUEVO | 2026-10-22 |  | 8.4
VENTO | P23 | No especificado | Concreto | Pilote 51 torre 1 tipo 2 | 2026-08-26 | 2026-09-09 | 2026-09-10 | 14 | 35 | 43.9 | 125.4 | TREMIE | 41 | TREMIE-41-14 | 2026-10-22 | NUEVO | 2026-10-22 |  | 8.9
VENTO | P23 | No especificado | Concreto | Pilote 51 torre 1 tipo 2 | 2026-08-26 | 2026-09-02 | 2026-09-07 | 7 | 35 | 37.8 | 108 | TREMIE | 41 | TREMIE-41-7 | 2026-10-22 | NUEVO | 2026-10-22 |  | 2.8
VENTO | P23 | No especificado | Concreto | Pilote 51 torre 1 tipo 2 | 2026-08-26 | 2026-09-02 | 2026-09-07 | 7 | 35 | 36.5 | 104.3 | TREMIE | 41 | TREMIE-41-7 | 2026-10-22 | NUEVO | 2026-10-22 |  | 1.5
VENTO | P24 | No especificado | Concreto | Pilote 6 torre 1 tipo 1 | 2026-08-27 | 2026-09-24 | 2026-09-24 | 28 | 35 | 44 | 125.7 | TREMIE | 41 | TREMIE-41-28 | 2026-10-22 | NUEVO | 2026-10-22 |  | 9
VENTO | P24 | No especificado | Concreto | Pilote 6 torre 1 tipo 1 | 2026-08-27 | 2026-09-24 | 2026-09-24 | 28 | 35 | 42.1 | 120.3 | TREMIE | 41 | TREMIE-41-28 | 2026-10-22 | NUEVO | 2026-10-22 |  | 7.1
VENTO | P24 | No especificado | Concreto | Pilote 6 torre 1 tipo 1 | 2026-08-27 | 2026-09-24 | 2026-09-24 | 28 | 35 | 43.8 | 125.1 | TREMIE | 41 | TREMIE-41-28 | 2026-10-22 | NUEVO | 2026-10-22 |  | 8.8
VENTO | P24 | No especificado | Concreto | Pilote 6 torre 1 tipo 1 | 2026-08-27 | 2026-09-10 | 2026-09-10 | 14 | 35 | 36.3 | 103.7 | TREMIE | 41 | TREMIE-41-14 | 2026-10-22 | NUEVO | 2026-10-22 |  | 1.3
VENTO | P24 | No especificado | Concreto | Pilote 6 torre 1 tipo 1 | 2026-08-27 | 2026-09-10 | 2026-09-10 | 14 | 35 | 36.6 | 104.6 | TREMIE | 41 | TREMIE-41-14 | 2026-10-22 | NUEVO | 2026-10-22 |  | 1.6
VENTO | P24 | No especificado | Concreto | Pilote 6 torre 1 tipo 1 | 2026-08-27 | 2026-09-03 | 2026-09-07 | 7 | 35 | 31.6 | 90.3 | TREMIE | 41 | TREMIE-41-7 | 2026-10-22 | NUEVO | 2026-10-22 |  | -3.4
VENTO | P24 | No especificado | Concreto | Pilote 6 torre 1 tipo 1 | 2026-08-27 | 2026-09-03 | 2026-09-07 | 7 | 35 | 30.2 | 86.3 | TREMIE | 41 | TREMIE-41-7 | 2026-10-22 | NUEVO | 2026-10-22 |  | -4.8
VENTO | P25 | No especificado | Concreto | Pilote 8 torre 1 tipo 1 pilote 52 torre 1 tipo 2 | 2026-08-27 | 2026-09-24 | 2026-09-24 | 28 | 35 | 46 | 131.4 | TREMIE | 41 | TREMIE-41-28 | 2026-10-22 | NUEVO | 2026-10-22 |  | 11
VENTO | P25 | No especificado | Concreto | Pilote 8 torre 1 tipo 1 pilote 52 torre 1 tipo 2 | 2026-08-27 | 2026-09-24 | 2026-09-24 | 28 | 35 | 46.2 | 132 | TREMIE | 41 | TREMIE-41-28 | 2026-10-22 | NUEVO | 2026-10-22 |  | 11.2
VENTO | P25 | No especificado | Concreto | Pilote 8 torre 1 tipo 1 pilote 52 torre 1 tipo 2 | 2026-08-27 | 2026-09-24 | 2026-09-24 | 28 | 35 | 47.3 | 135.1 | TREMIE | 41 | TREMIE-41-28 | 2026-10-22 | NUEVO | 2026-10-22 |  | 12.3
VENTO | P25 | No especificado | Concreto | Pilote 8 torre 1 tipo 1 pilote 52 torre 1 tipo 2 | 2026-08-27 | 2026-09-10 | 2026-09-10 | 14 | 35 | 38.1 | 108.9 | TREMIE | 41 | TREMIE-41-14 | 2026-10-22 | NUEVO | 2026-10-22 |  | 3.1
VENTO | P25 | No especificado | Concreto | Pilote 8 torre 1 tipo 1 pilote 52 torre 1 tipo 2 | 2026-08-27 | 2026-09-10 | 2026-09-10 | 14 | 35 | 38.6 | 110.3 | TREMIE | 41 | TREMIE-41-14 | 2026-10-22 | NUEVO | 2026-10-22 |  | 3.6
VENTO | P25 | No especificado | Concreto | Pilote 8 torre 1 tipo 1 pilote 52 torre 1 tipo 2 | 2026-08-27 | 2026-09-03 | 2026-09-07 | 7 | 35 | 32.1 | 91.7 | TREMIE | 41 | TREMIE-41-7 | 2026-10-22 | NUEVO | 2026-10-22 |  | -2.9
VENTO | P25 | No especificado | Concreto | Pilote 8 torre 1 tipo 1 pilote 52 torre 1 tipo 2 | 2026-08-27 | 2026-09-03 | 2026-09-07 | 7 | 35 | 32.7 | 93.4 | TREMIE | 41 | TREMIE-41-7 | 2026-10-22 | NUEVO | 2026-10-22 |  | -2.3
VENTO | P26 | No especificado | Concreto | Pilote 1 torre 1 tipo 1 | 2026-08-29 | 2026-09-26 | 2026-09-29 | 28 | 35 | 58.6 | 167.4 | TREMIE | 41 | TREMIE-41-28 | 2026-10-22 | NUEVO | 2026-10-22 |  | 23.6
VENTO | P26 | No especificado | Concreto | Pilote 1 torre 1 tipo 1 | 2026-08-29 | 2026-09-26 | 2026-09-29 | 28 | 35 | 59 | 168.6 | TREMIE | 41 | TREMIE-41-28 | 2026-10-22 | NUEVO | 2026-10-22 |  | 24
VENTO | P26 | No especificado | Concreto | Pilote 1 torre 1 tipo 1 | 2026-08-29 | 2026-09-26 | 2026-09-29 | 28 | 35 | 60 | 171.4 | TREMIE | 41 | TREMIE-41-28 | 2026-10-22 | NUEVO | 2026-10-22 |  | 25
VENTO | P26 | No especificado | Concreto | Pilote 1 torre 1 tipo 1 | 2026-08-29 | 2026-09-12 | 2026-09-14 | 14 | 35 | 49 | 140 | TREMIE | 41 | TREMIE-41-14 | 2026-10-22 | NUEVO | 2026-10-22 |  | 14
VENTO | P26 | No especificado | Concreto | Pilote 1 torre 1 tipo 1 | 2026-08-29 | 2026-09-12 | 2026-09-14 | 14 | 35 | 49.6 | 141.7 | TREMIE | 41 | TREMIE-41-14 | 2026-10-22 | NUEVO | 2026-10-22 |  | 14.6
VENTO | P26 | No especificado | Concreto | Pilote 1 torre 1 tipo 1 | 2026-08-29 | 2026-09-05 | 2026-09-08 | 7 | 35 | 40.9 | 116.9 | TREMIE | 41 | TREMIE-41-7 | 2026-10-22 | NUEVO | 2026-10-22 |  | 5.9
VENTO | P26 | No especificado | Concreto | Pilote 1 torre 1 tipo 1 | 2026-08-29 | 2026-09-05 | 2026-09-08 | 7 | 35 | 41.3 | 118 | TREMIE | 41 | TREMIE-41-7 | 2026-10-22 | NUEVO | 2026-10-22 |  | 6.3
VENTO | P36 | No especificado | Concreto | Pilote 40 torre 1 tipo 1 | 2026-09-04 | 2026-10-02 | 2026-10-06 | 28 | 35 | 52.6 | 150.3 | TREMIE | 41 | TREMIE-41-28 | 2026-10-22 | NUEVO | 2026-10-22 |  | 17.6
VENTO | P36 | No especificado | Concreto | Pilote 40 torre 1 tipo 1 | 2026-09-04 | 2026-10-02 | 2026-10-06 | 28 | 35 | 53.4 | 152.6 | TREMIE | 41 | TREMIE-41-28 | 2026-10-22 | NUEVO | 2026-10-22 |  | 18.4
VENTO | P36 | No especificado | Concreto | Pilote 40 torre 1 tipo 1 | 2026-09-04 | 2026-10-02 | 2026-10-06 | 28 | 35 | 52.2 | 149.1 | TREMIE | 41 | TREMIE-41-28 | 2026-10-22 | NUEVO | 2026-10-22 |  | 17.2
VENTO | P36 | No especificado | Concreto | Pilote 40 torre 1 tipo 1 | 2026-09-04 | 2026-09-18 | 2026-09-21 | 14 | 35 | 44.9 | 128.3 | TREMIE | 41 | TREMIE-41-14 | 2026-10-22 | NUEVO | 2026-10-22 |  | 9.9
VENTO | P36 | No especificado | Concreto | Pilote 40 torre 1 tipo 1 | 2026-09-04 | 2026-09-18 | 2026-09-21 | 14 | 35 | 43.5 | 124.3 | TREMIE | 41 | TREMIE-41-14 | 2026-10-22 | NUEVO | 2026-10-22 |  | 8.5
VENTO | P36 | No especificado | Concreto | Pilote 40 torre 1 tipo 1 | 2026-09-04 | 2026-09-11 | 2026-09-14 | 7 | 35 | 36.6 | 104.6 | TREMIE | 41 | TREMIE-41-7 | 2026-10-22 | NUEVO | 2026-10-22 |  | 1.6
VENTO | P36 | No especificado | Concreto | Pilote 40 torre 1 tipo 1 | 2026-09-04 | 2026-09-11 | 2026-09-14 | 7 | 35 | 37.1 | 106 | TREMIE | 41 | TREMIE-41-7 | 2026-10-22 | NUEVO | 2026-10-22 |  | 2.1
VENTO | P37 | No especificado | Concreto | Pilote 33 torre 1 tipo 2 | 2026-09-05 | 2026-10-03 | 2026-10-06 | 28 | 35 | 55.6 | 158.9 | TREMIE | 41 | TREMIE-41-28 | 2026-10-22 | NUEVO | 2026-10-22 |  | 20.6
VENTO | P37 | No especificado | Concreto | Pilote 33 torre 1 tipo 2 | 2026-09-05 | 2026-10-03 | 2026-10-06 | 28 | 35 | 56.1 | 160.3 | TREMIE | 41 | TREMIE-41-28 | 2026-10-22 | NUEVO | 2026-10-22 |  | 21.1
VENTO | P37 | No especificado | Concreto | Pilote 33 torre 1 tipo 2 | 2026-09-05 | 2026-10-03 | 2026-10-06 | 28 | 35 | 56.2 | 160.6 | TREMIE | 41 | TREMIE-41-28 | 2026-10-22 | NUEVO | 2026-10-22 |  | 21.2
VENTO | P37 | No especificado | Concreto | Pilote 33 torre 1 tipo 2 | 2026-09-05 | 2026-09-19 | 2026-09-21 | 14 | 35 | 47.2 | 134.9 | TREMIE | 41 | TREMIE-41-14 | 2026-10-22 | NUEVO | 2026-10-22 |  | 12.2
VENTO | P37 | No especificado | Concreto | Pilote 33 torre 1 tipo 2 | 2026-09-05 | 2026-09-19 | 2026-09-21 | 14 | 35 | 45.9 | 131.1 | TREMIE | 41 | TREMIE-41-14 | 2026-10-22 | NUEVO | 2026-10-22 |  | 10.9
VENTO | P37 | No especificado | Concreto | Pilote 33 torre 1 tipo 2 | 2026-09-05 | 2026-09-12 | 2026-09-14 | 7 | 35 | 38.9 | 111.1 | TREMIE | 41 | TREMIE-41-7 | 2026-10-22 | NUEVO | 2026-10-22 |  | 3.9
VENTO | P37 | No especificado | Concreto | Pilote 33 torre 1 tipo 2 | 2026-09-05 | 2026-09-12 | 2026-09-14 | 7 | 35 | 37.9 | 108.3 | TREMIE | 41 | TREMIE-41-7 | 2026-10-22 | NUEVO | 2026-10-22 |  | 2.9
VENTO | P38 | No especificado | Concreto | Pilote 36 torre 1 tipo 2 , pilote 37 torre 1 tipo 2 | 2026-09-07 | 2026-10-05 | 2026-10-07 | 28 | 35 | 56.5 | 161.4 | TREMIE | 41 | TREMIE-41-28 | 2026-10-22 | NUEVO | 2026-10-22 |  | 21.5
VENTO | P38 | No especificado | Concreto | Pilote 36 torre 1 tipo 2 , pilote 37 torre 1 tipo 2 | 2026-09-07 | 2026-10-05 | 2026-10-07 | 28 | 35 | 57.8 | 165.1 | TREMIE | 41 | TREMIE-41-28 | 2026-10-22 | NUEVO | 2026-10-22 |  | 22.8
VENTO | P38 | No especificado | Concreto | Pilote 36 torre 1 tipo 2 , pilote 37 torre 1 tipo 2 | 2026-09-07 | 2026-10-05 | 2026-10-07 | 28 | 35 | 57.2 | 163.4 | TREMIE | 41 | TREMIE-41-28 | 2026-10-22 | NUEVO | 2026-10-22 |  | 22.2
VENTO | P38 | No especificado | Concreto | Pilote 36 torre 1 tipo 2 , pilote 37 torre 1 tipo 2 | 2026-09-07 | 2026-09-21 | 2026-09-22 | 14 | 35 | 48.5 | 138.6 | TREMIE | 41 | TREMIE-41-14 | 2026-10-22 | NUEVO | 2026-10-22 |  | 13.5
VENTO | P38 | No especificado | Concreto | Pilote 36 torre 1 tipo 2 , pilote 37 torre 1 tipo 2 | 2026-09-07 | 2026-09-21 | 2026-09-22 | 14 | 35 | 47.8 | 136.6 | TREMIE | 41 | TREMIE-41-14 | 2026-10-22 | NUEVO | 2026-10-22 |  | 12.8
VENTO | P38 | No especificado | Concreto | Pilote 36 torre 1 tipo 2 , pilote 37 torre 1 tipo 2 | 2026-09-07 | 2026-09-14 | 2026-09-15 | 7 | 35 | 40.3 | 115.1 | TREMIE | 41 | TREMIE-41-7 | 2026-10-22 | NUEVO | 2026-10-22 |  | 5.3
VENTO | P38 | No especificado | Concreto | Pilote 36 torre 1 tipo 2 , pilote 37 torre 1 tipo 2 | 2026-09-07 | 2026-09-14 | 2026-09-15 | 7 | 35 | 40.8 | 116.6 | TREMIE | 41 | TREMIE-41-7 | 2026-10-22 | NUEVO | 2026-10-22 |  | 5.8
VENTO | P39 | No especificado | Concreto | Pilote 133 salón comunal , pilote 121 salón comunal | 2026-09-07 | 2026-10-05 | 2026-10-07 | 28 | 24.5 | 38.5 | 157.1 | TREMIE | 28 | TREMIE-28-28 | 2026-10-22 | NUEVO | 2026-10-22 | 28 | 14
VENTO | P39 | No especificado | Concreto | Pilote 133 salón comunal , pilote 121 salón comunal | 2026-09-07 | 2026-10-05 | 2026-10-07 | 28 | 24.5 | 39.3 | 160.4 | TREMIE | 28 | TREMIE-28-28 | 2026-10-22 | NUEVO | 2026-10-22 | 28 | 14.8
VENTO | P39 | No especificado | Concreto | Pilote 133 salón comunal , pilote 121 salón comunal | 2026-09-07 | 2026-10-05 | 2026-10-07 | 28 | 24.5 | 38.3 | 156.3 | TREMIE | 28 | TREMIE-28-28 | 2026-10-22 | NUEVO | 2026-10-22 | 28 | 13.8
VENTO | P39 | No especificado | Concreto | Pilote 133 salón comunal , pilote 121 salón comunal | 2026-09-07 | 2026-09-21 | 2026-09-22 | 14 | 24.5 | 32.3 | 131.8 | TREMIE | 28 | TREMIE-28-14 | 2026-10-22 | NUEVO | 2026-10-22 | 19.79 | 7.8
VENTO | P39 | No especificado | Concreto | Pilote 133 salón comunal , pilote 121 salón comunal | 2026-09-07 | 2026-09-21 | 2026-09-22 | 14 | 24.5 | 32 | 130.6 | TREMIE | 28 | TREMIE-28-14 | 2026-10-22 | NUEVO | 2026-10-22 | 19.79 | 7.5
VENTO | P39 | No especificado | Concreto | Pilote 133 salón comunal , pilote 121 salón comunal | 2026-09-07 | 2026-09-14 | 2026-09-15 | 7 | 24.5 | 27.1 | 110.6 | TREMIE | 28 | TREMIE-28-7 | 2026-10-22 | NUEVO | 2026-10-22 | 15.68 | 2.6
VENTO | P39 | No especificado | Concreto | Pilote 133 salón comunal , pilote 121 salón comunal | 2026-09-07 | 2026-09-14 | 2026-09-15 | 7 | 24.5 | 25.8 | 105.3 | TREMIE | 28 | TREMIE-28-7 | 2026-10-22 | NUEVO | 2026-10-22 | 15.68 | 1.3
VENTO | P40 | No especificado | Concreto | Pilote 143 salón comunal , Pilote 125 salón comunal , Pilote 115 salón comunal , Pilote 136 salón comunal | 2026-09-08 | 2026-10-06 | 2026-10-07 | 28 | 24.5 | 36.1 | 147.3 | TREMIE | 28 | TREMIE-28-28 | 2026-10-22 | NUEVO | 2026-10-22 | 28 | 11.6
VENTO | P40 | No especificado | Concreto | Pilote 143 salón comunal , Pilote 125 salón comunal , Pilote 115 salón comunal , Pilote 136 salón comunal | 2026-09-08 | 2026-10-06 | 2026-10-07 | 28 | 24.5 | 35.6 | 145.3 | TREMIE | 28 | TREMIE-28-28 | 2026-10-22 | NUEVO | 2026-10-22 | 28 | 11.1
VENTO | P40 | No especificado | Concreto | Pilote 143 salón comunal , Pilote 125 salón comunal , Pilote 115 salón comunal , Pilote 136 salón comunal | 2026-09-08 | 2026-10-06 | 2026-10-07 | 28 | 24.5 | 37.1 | 151.4 | TREMIE | 28 | TREMIE-28-28 | 2026-10-22 | NUEVO | 2026-10-22 | 28 | 12.6
VENTO | P40 | No especificado | Concreto | Pilote 143 salón comunal , Pilote 125 salón comunal , Pilote 115 salón comunal , Pilote 136 salón comunal | 2026-09-08 | 2026-09-22 | 2026-09-24 | 14 | 24.5 | 30.3 | 123.7 | TREMIE | 28 | TREMIE-28-14 | 2026-10-22 | NUEVO | 2026-10-22 | 19.79 | 5.8
VENTO | P40 | No especificado | Concreto | Pilote 143 salón comunal , Pilote 125 salón comunal , Pilote 115 salón comunal , Pilote 136 salón comunal | 2026-09-08 | 2026-09-22 | 2026-09-24 | 14 | 24.5 | 29.9 | 122 | TREMIE | 28 | TREMIE-28-14 | 2026-10-22 | NUEVO | 2026-10-22 | 19.79 | 5.4
VENTO | P40 | No especificado | Concreto | Pilote 143 salón comunal , Pilote 125 salón comunal , Pilote 115 salón comunal , Pilote 136 salón comunal | 2026-09-08 | 2026-09-15 | 2026-09-15 | 7 | 24.5 | 24.8 | 101.2 | TREMIE | 28 | TREMIE-28-7 | 2026-10-22 | NUEVO | 2026-10-22 | 15.68 | 0.3
VENTO | P40 | No especificado | Concreto | Pilote 143 salón comunal , Pilote 125 salón comunal , Pilote 115 salón comunal , Pilote 136 salón comunal | 2026-09-08 | 2026-09-15 | 2026-09-15 | 7 | 24.5 | 24.6 | 100.4 | TREMIE | 28 | TREMIE-28-7 | 2026-10-22 | NUEVO | 2026-10-22 | 15.68 | 0.1
VENTO | P41 | No especificado | Concreto | Pilote 39 torre 1 tipo 2 | 2026-09-09 | 2026-10-07 | 2026-10-07 | 28 | 35 | 52.1 | 148.9 | TREMIE | 41 | TREMIE-41-28 | 2026-10-22 | NUEVO | 2026-10-22 |  | 17.1
VENTO | P41 | No especificado | Concreto | Pilote 39 torre 1 tipo 2 | 2026-09-09 | 2026-10-07 | 2026-10-07 | 28 | 35 | 53.1 | 151.7 | TREMIE | 41 | TREMIE-41-28 | 2026-10-22 | NUEVO | 2026-10-22 |  | 18.1
VENTO | P41 | No especificado | Concreto | Pilote 39 torre 1 tipo 2 | 2026-09-09 | 2026-10-07 | 2026-10-07 | 28 | 35 | 52.7 | 150.6 | TREMIE | 41 | TREMIE-41-28 | 2026-10-22 | NUEVO | 2026-10-22 |  | 17.7
VENTO | P41 | No especificado | Concreto | Pilote 39 torre 1 tipo 2 | 2026-09-09 | 2026-09-23 | 2026-09-24 | 14 | 35 | 43.6 | 124.6 | TREMIE | 41 | TREMIE-41-14 | 2026-10-22 | NUEVO | 2026-10-22 |  | 8.6
VENTO | P41 | No especificado | Concreto | Pilote 39 torre 1 tipo 2 | 2026-09-09 | 2026-09-23 | 2026-09-24 | 14 | 35 | 45.5 | 130 | TREMIE | 41 | TREMIE-41-14 | 2026-10-22 | NUEVO | 2026-10-22 |  | 10.5
VENTO | P41 | No especificado | Concreto | Pilote 39 torre 1 tipo 2 | 2026-09-09 | 2026-09-16 | 2026-09-18 | 7 | 35 | 35.9 | 102.6 | TREMIE | 41 | TREMIE-41-7 | 2026-10-22 | NUEVO | 2026-10-22 |  | 0.9
VENTO | P41 | No especificado | Concreto | Pilote 39 torre 1 tipo 2 | 2026-09-09 | 2026-09-16 | 2026-09-18 | 7 | 35 | 36.7 | 104.9 | TREMIE | 41 | TREMIE-41-7 | 2026-10-22 | NUEVO | 2026-10-22 |  | 1.7
VENTO | P42 | No especificado | Concreto | Pilote 131 - 130 - 129 salón comunal | 2026-09-14 | 2026-10-12 | 2026-10-14 | 28 | 24.5 | 36.8 | 150.2 | TREMIE | 28 | TREMIE-28-28 | 2026-10-22 | NUEVO | 2026-10-22 | 28 | 12.3
VENTO | P42 | No especificado | Concreto | Pilote 131 - 130 - 129 salón comunal | 2026-09-14 | 2026-10-12 | 2026-10-14 | 28 | 24.5 | 35.7 | 145.7 | TREMIE | 28 | TREMIE-28-28 | 2026-10-22 | NUEVO | 2026-10-22 | 28 | 11.2
VENTO | P42 | No especificado | Concreto | Pilote 131 - 130 - 129 salón comunal | 2026-09-14 | 2026-10-12 | 2026-10-14 | 28 | 24.5 | 35.4 | 144.5 | TREMIE | 28 | TREMIE-28-28 | 2026-10-22 | NUEVO | 2026-10-22 | 28 | 10.9
VENTO | P42 | No especificado | Concreto | Pilote 131 - 130 - 129 salón comunal | 2026-09-14 | 2026-09-28 | 2026-09-29 | 14 | 24.5 | 30.6 | 124.9 | TREMIE | 28 | TREMIE-28-14 | 2026-10-22 | NUEVO | 2026-10-22 | 19.79 | 6.1
VENTO | P42 | No especificado | Concreto | Pilote 131 - 130 - 129 salón comunal | 2026-09-14 | 2026-09-28 | 2026-09-29 | 14 | 24.5 | 29.7 | 121.2 | TREMIE | 28 | TREMIE-28-14 | 2026-10-22 | NUEVO | 2026-10-22 | 19.79 | 5.2
VENTO | P42 | No especificado | Concreto | Pilote 131 - 130 - 129 salón comunal | 2026-09-14 | 2026-09-21 | 2026-09-22 | 7 | 24.5 | 25 | 102 | TREMIE | 28 | TREMIE-28-7 | 2026-10-22 | NUEVO | 2026-10-22 | 15.68 | 0.5
VENTO | P42 | No especificado | Concreto | Pilote 131 - 130 - 129 salón comunal | 2026-09-14 | 2026-09-21 | 2026-09-22 | 7 | 24.5 | 25.3 | 103.3 | TREMIE | 28 | TREMIE-28-7 | 2026-10-22 | NUEVO | 2026-10-22 | 15.68 | 0.8
VENTO | P43 | No especificado | Concreto | Pilote 128 - 118 - 140 salón comunal | 2026-09-15 | 2026-10-13 | 2026-10-14 | 28 | 24.5 | 25.1 | 102.4 | TREMIE | 28 | TREMIE-28-28 | 2026-10-22 | NUEVO | 2026-10-22 | 28 | 0.6
VENTO | P43 | No especificado | Concreto | Pilote 128 - 118 - 140 salón comunal | 2026-09-15 | 2026-10-13 | 2026-10-14 | 28 | 24.5 | 25.4 | 103.7 | TREMIE | 28 | TREMIE-28-28 | 2026-10-22 | NUEVO | 2026-10-22 | 28 | 0.9
VENTO | P43 | No especificado | Concreto | Pilote 128 - 118 - 140 salón comunal | 2026-09-15 | 2026-10-13 | 2026-10-14 | 28 | 24.5 | 24.7 | 100.8 | TREMIE | 28 | TREMIE-28-28 | 2026-10-22 | NUEVO | 2026-10-22 | 28 | 0.2
VENTO | P43 | No especificado | Concreto | Pilote 128 - 118 - 140 salón comunal | 2026-09-15 | 2026-09-29 | 2026-10-06 | 14 | 24.5 | 21.4 | 87.3 | TREMIE | 28 | TREMIE-28-14 | 2026-10-22 | NUEVO | 2026-10-22 | 19.79 | -3.1
VENTO | P43 | No especificado | Concreto | Pilote 128 - 118 - 140 salón comunal | 2026-09-15 | 2026-09-29 | 2026-10-06 | 14 | 24.5 | 21.6 | 88.2 | TREMIE | 28 | TREMIE-28-14 | 2026-10-22 | NUEVO | 2026-10-22 | 19.79 | -2.9
VENTO | P43 | No especificado | Concreto | Pilote 128 - 118 - 140 salón comunal | 2026-09-15 | 2026-09-22 | 2026-09-24 | 7 | 24.5 | 19.2 | 78.4 | TREMIE | 28 | TREMIE-28-7 | 2026-10-22 | NUEVO | 2026-10-22 | 15.68 | -5.3
VENTO | P43 | No especificado | Concreto | Pilote 128 - 118 - 140 salón comunal | 2026-09-15 | 2026-09-22 | 2026-09-24 | 7 | 24.5 | 18 | 73.5 | TREMIE | 28 | TREMIE-28-7 | 2026-10-22 | NUEVO | 2026-10-22 | 15.68 | -6.5
VENTO | P44 | No especificado | Concreto | Pilote 32 torre 1 tipo 2 | 2026-09-15 | 2026-10-13 | 2026-10-14 | 28 | 35 | 56.7 | 162 | TREMIE | 41 | TREMIE-41-28 | 2026-10-22 | NUEVO | 2026-10-22 |  | 21.7
VENTO | P44 | No especificado | Concreto | Pilote 32 torre 1 tipo 2 | 2026-09-15 | 2026-10-13 | 2026-10-14 | 28 | 35 | 55.1 | 157.4 | TREMIE | 41 | TREMIE-41-28 | 2026-10-22 | NUEVO | 2026-10-22 |  | 20.1
VENTO | P44 | No especificado | Concreto | Pilote 32 torre 1 tipo 2 | 2026-09-15 | 2026-10-13 | 2026-10-14 | 28 | 35 | 55.6 | 158.9 | TREMIE | 41 | TREMIE-41-28 | 2026-10-22 | NUEVO | 2026-10-22 |  | 20.6
VENTO | P44 | No especificado | Concreto | Pilote 32 torre 1 tipo 2 | 2026-09-15 | 2026-09-29 | 2026-10-06 | 14 | 35 | 45.5 | 130 | TREMIE | 41 | TREMIE-41-14 | 2026-10-22 | NUEVO | 2026-10-22 |  | 10.5
VENTO | P44 | No especificado | Concreto | Pilote 32 torre 1 tipo 2 | 2026-09-15 | 2026-09-29 | 2026-10-06 | 14 | 35 | 46.3 | 132.3 | TREMIE | 41 | TREMIE-41-14 | 2026-10-22 | NUEVO | 2026-10-22 |  | 11.3
VENTO | P44 | No especificado | Concreto | Pilote 32 torre 1 tipo 2 | 2026-09-15 | 2026-09-22 | 2026-09-24 | 7 | 35 | 39.8 | 113.7 | TREMIE | 41 | TREMIE-41-7 | 2026-10-22 | NUEVO | 2026-10-22 |  | 4.8
VENTO | P44 | No especificado | Concreto | Pilote 32 torre 1 tipo 2 | 2026-09-15 | 2026-09-22 | 2026-09-24 | 7 | 35 | 38.1 | 108.9 | TREMIE | 41 | TREMIE-41-7 | 2026-10-22 | NUEVO | 2026-10-22 |  | 3.1
VENTO | P45 | No especificado | Concreto | Pilote 142 - 108 - 109 salón comunal | 2026-09-16 | 2026-10-14 | 2026-10-15 | 28 | 24.5 | 39.6 | 161.6 | TREMIE | 28 | TREMIE-28-28 | 2026-10-22 | NUEVO | 2026-10-22 | 28 | 15.1
VENTO | P45 | No especificado | Concreto | Pilote 142 - 108 - 109 salón comunal | 2026-09-16 | 2026-10-14 | 2026-10-15 | 28 | 24.5 | 39.3 | 160.4 | TREMIE | 28 | TREMIE-28-28 | 2026-10-22 | NUEVO | 2026-10-22 | 28 | 14.8
VENTO | P45 | No especificado | Concreto | Pilote 142 - 108 - 109 salón comunal | 2026-09-16 | 2026-10-14 | 2026-10-15 | 28 | 24.5 | 38.8 | 158.4 | TREMIE | 28 | TREMIE-28-28 | 2026-10-22 | NUEVO | 2026-10-22 | 28 | 14.3
VENTO | P45 | No especificado | Concreto | Pilote 142 - 108 - 109 salón comunal | 2026-09-16 | 2026-09-30 | 2026-10-06 | 14 | 24.5 | 33.5 | 136.7 | TREMIE | 28 | TREMIE-28-14 | 2026-10-22 | NUEVO | 2026-10-22 | 19.79 | 9
VENTO | P45 | No especificado | Concreto | Pilote 142 - 108 - 109 salón comunal | 2026-09-16 | 2026-09-30 | 2026-10-06 | 14 | 24.5 | 32 | 130.6 | TREMIE | 28 | TREMIE-28-14 | 2026-10-22 | NUEVO | 2026-10-22 | 19.79 | 7.5
VENTO | P45 | No especificado | Concreto | Pilote 142 - 108 - 109 salón comunal | 2026-09-16 | 2026-09-24 | 2026-09-29 | 8 | 24.5 | 27 | 110.2 | TREMIE | 28 | TREMIE-28-8 | 2026-10-22 | NUEVO | 2026-10-22 | 16.27 | 2.5
VENTO | P45 | No especificado | Concreto | Pilote 142 - 108 - 109 salón comunal | 2026-09-16 | 2026-09-24 | 2026-09-29 | 8 | 24.5 | 27.4 | 111.8 | TREMIE | 28 | TREMIE-28-8 | 2026-10-22 | NUEVO | 2026-10-22 | 16.27 | 2.9
VENTO | P46 | No especificado | Concreto | Pilote 144 - 134 - 138 - 132 salón comunal | 2026-09-17 | 2026-10-15 | 2026-10-15 | 28 | 24.5 | 32.1 | 131 | TREMIE | 28 | TREMIE-28-28 | 2026-10-22 | NUEVO | 2026-10-22 | 28 | 7.6
VENTO | P46 | No especificado | Concreto | Pilote 144 - 134 - 138 - 132 salón comunal | 2026-09-17 | 2026-10-15 | 2026-10-15 | 28 | 24.5 | 33.4 | 136.3 | TREMIE | 28 | TREMIE-28-28 | 2026-10-22 | NUEVO | 2026-10-22 | 28 | 8.9
VENTO | P46 | No especificado | Concreto | Pilote 144 - 134 - 138 - 132 salón comunal | 2026-09-17 | 2026-10-15 | 2026-10-15 | 28 | 24.5 | 32.3 | 131.8 | TREMIE | 28 | TREMIE-28-28 | 2026-10-22 | NUEVO | 2026-10-22 | 28 | 7.8
VENTO | P46 | No especificado | Concreto | Pilote 144 - 134 - 138 - 132 salón comunal | 2026-09-17 | 2026-10-01 | 2026-10-06 | 14 | 24.5 | 27.1 | 110.6 | TREMIE | 28 | TREMIE-28-14 | 2026-10-22 | NUEVO | 2026-10-22 | 19.79 | 2.6
VENTO | P46 | No especificado | Concreto | Pilote 144 - 134 - 138 - 132 salón comunal | 2026-09-17 | 2026-10-01 | 2026-10-06 | 14 | 24.5 | 27.5 | 112.2 | TREMIE | 28 | TREMIE-28-14 | 2026-10-22 | NUEVO | 2026-10-22 | 19.79 | 3
VENTO | P46 | No especificado | Concreto | Pilote 144 - 134 - 138 - 132 salón comunal | 2026-09-17 | 2026-09-24 | 2026-09-29 | 7 | 24.5 | 21.8 | 89 | TREMIE | 28 | TREMIE-28-7 | 2026-10-22 | NUEVO | 2026-10-22 | 15.68 | -2.7
VENTO | P46 | No especificado | Concreto | Pilote 144 - 134 - 138 - 132 salón comunal | 2026-09-17 | 2026-09-24 | 2026-09-29 | 7 | 24.5 | 21.7 | 88.6 | TREMIE | 28 | TREMIE-28-7 | 2026-10-22 | NUEVO | 2026-10-22 | 15.68 | -2.8
VENTO | P47 | No especificado | Concreto | Pilote 41 torre 1 tipo 2 | 2026-09-18 | 2026-10-16 | 2026-10-16 | 28 | 35 | 44.8 | 128 | TREMIE | 41 | TREMIE-41-28 | 2026-10-22 | NUEVO | 2026-10-22 |  | 9.8
VENTO | P47 | No especificado | Concreto | Pilote 41 torre 1 tipo 2 | 2026-09-18 | 2026-10-16 | 2026-10-16 | 28 | 35 | 43.9 | 125.4 | TREMIE | 41 | TREMIE-41-28 | 2026-10-22 | NUEVO | 2026-10-22 |  | 8.9
VENTO | P47 | No especificado | Concreto | Pilote 41 torre 1 tipo 2 | 2026-09-18 | 2026-10-16 | 2026-10-16 | 28 | 35 | 45.7 | 130.6 | TREMIE | 41 | TREMIE-41-28 | 2026-10-22 | NUEVO | 2026-10-22 |  | 10.7
VENTO | P47 | No especificado | Concreto | Pilote 41 torre 1 tipo 2 | 2026-09-18 | 2026-10-02 | 2026-10-06 | 14 | 35 | 36.6 | 104.6 | TREMIE | 41 | TREMIE-41-14 | 2026-10-22 | NUEVO | 2026-10-22 |  | 1.6
VENTO | P47 | No especificado | Concreto | Pilote 41 torre 1 tipo 2 | 2026-09-18 | 2026-10-02 | 2026-10-06 | 14 | 35 | 36.9 | 105.4 | TREMIE | 41 | TREMIE-41-14 | 2026-10-22 | NUEVO | 2026-10-22 |  | 1.9
VENTO | P47 | No especificado | Concreto | Pilote 41 torre 1 tipo 2 | 2026-09-18 | 2026-09-25 | 2026-09-29 | 7 | 35 | 31.7 | 90.6 | TREMIE | 41 | TREMIE-41-7 | 2026-10-22 | NUEVO | 2026-10-22 |  | -3.3
VENTO | P47 | No especificado | Concreto | Pilote 41 torre 1 tipo 2 | 2026-09-18 | 2026-09-25 | 2026-09-29 | 7 | 35 | 30.3 | 86.6 | TREMIE | 41 | TREMIE-41-7 | 2026-10-22 | NUEVO | 2026-10-22 |  | -4.7
VENTO | P48 | No especificado | Concreto | Pilote 119 - 114 - 116 salón comunal | 2026-09-18 | 2026-10-16 | 2026-10-16 | 28 | 24.5 | 32.8 | 133.9 | TREMIE | 28 | TREMIE-28-28 | 2026-10-22 | NUEVO | 2026-10-22 | 28 | 8.3
VENTO | P48 | No especificado | Concreto | Pilote 119 - 114 - 116 salón comunal | 2026-09-18 | 2026-10-16 | 2026-10-16 | 28 | 24.5 | 31.6 | 129 | TREMIE | 28 | TREMIE-28-28 | 2026-10-22 | NUEVO | 2026-10-22 | 28 | 7.1
VENTO | P48 | No especificado | Concreto | Pilote 119 - 114 - 116 salón comunal | 2026-09-18 | 2026-10-16 | 2026-10-16 | 28 | 24.5 | 31.8 | 129.8 | TREMIE | 28 | TREMIE-28-28 | 2026-10-22 | NUEVO | 2026-10-22 | 28 | 7.3
VENTO | P48 | No especificado | Concreto | Pilote 119 - 114 - 116 salón comunal | 2026-09-18 | 2026-10-02 | 2026-10-06 | 14 | 24.5 | 27.1 | 110.6 | TREMIE | 28 | TREMIE-28-14 | 2026-10-22 | NUEVO | 2026-10-22 | 19.79 | 2.6
VENTO | P48 | No especificado | Concreto | Pilote 119 - 114 - 116 salón comunal | 2026-09-18 | 2026-10-02 | 2026-10-06 | 14 | 24.5 | 26.3 | 107.3 | TREMIE | 28 | TREMIE-28-14 | 2026-10-22 | NUEVO | 2026-10-22 | 19.79 | 1.8
VENTO | P48 | No especificado | Concreto | Pilote 119 - 114 - 116 salón comunal | 2026-09-18 | 2026-09-25 | 2026-09-29 | 7 | 24.5 | 23.5 | 95.9 | TREMIE | 28 | TREMIE-28-7 | 2026-10-22 | NUEVO | 2026-10-22 | 15.68 | -1
VENTO | P48 | No especificado | Concreto | Pilote 119 - 114 - 116 salón comunal | 2026-09-18 | 2026-09-25 | 2026-09-29 | 7 | 24.5 | 22.7 | 92.7 | TREMIE | 28 | TREMIE-28-7 | 2026-10-22 | NUEVO | 2026-10-22 | 15.68 | -1.8
VENTO | P49 | No especificado | Concreto | Pilote 127 - 123 salón comunal | 2026-09-19 | 2026-10-17 | 2026-10-20 | 28 | 24.5 | 38.9 | 158.8 | TREMIE | 28 | TREMIE-28-28 | 2026-10-22 | NUEVO | 2026-10-22 | 28 | 14.4
VENTO | P49 | No especificado | Concreto | Pilote 127 - 123 salón comunal | 2026-09-19 | 2026-10-17 | 2026-10-20 | 28 | 24.5 | 39.8 | 162.4 | TREMIE | 28 | TREMIE-28-28 | 2026-10-22 | NUEVO | 2026-10-22 | 28 | 15.3
VENTO | P49 | No especificado | Concreto | Pilote 127 - 123 salón comunal | 2026-09-19 | 2026-10-17 | 2026-10-20 | 28 | 24.5 | 38.6 | 157.6 | TREMIE | 28 | TREMIE-28-28 | 2026-10-22 | NUEVO | 2026-10-22 | 28 | 14.1
VENTO | P49 | No especificado | Concreto | Pilote 127 - 123 salón comunal | 2026-09-19 | 2026-10-03 | 2026-10-06 | 14 | 24.5 | 32 | 130.6 | TREMIE | 28 | TREMIE-28-14 | 2026-10-22 | NUEVO | 2026-10-22 | 19.79 | 7.5
VENTO | P49 | No especificado | Concreto | Pilote 127 - 123 salón comunal | 2026-09-19 | 2026-10-03 | 2026-10-06 | 14 | 24.5 | 33.3 | 135.9 | TREMIE | 28 | TREMIE-28-14 | 2026-10-22 | NUEVO | 2026-10-22 | 19.79 | 8.8
VENTO | P49 | No especificado | Concreto | Pilote 127 - 123 salón comunal | 2026-09-19 | 2026-09-26 | 2026-09-29 | 7 | 24.5 | 26.5 | 108.2 | TREMIE | 28 | TREMIE-28-7 | 2026-10-22 | NUEVO | 2026-10-22 | 15.68 | 2
VENTO | P49 | No especificado | Concreto | Pilote 127 - 123 salón comunal | 2026-09-19 | 2026-09-26 | 2026-09-29 | 7 | 24.5 | 26.9 | 109.8 | TREMIE | 28 | TREMIE-28-7 | 2026-10-22 | NUEVO | 2026-10-22 | 15.68 | 2.4
VENTO | P50 | No especificado | Concreto | Pilote 120 - 122 - 126 salón comunal | 2026-09-21 | 2026-10-19 | 2026-10-20 | 28 | 24.5 | 34.1 | 139.2 | TREMIE | 28 | TREMIE-28-28 | 2026-10-22 | NUEVO | 2026-10-22 | 28 | 9.6
VENTO | P50 | No especificado | Concreto | Pilote 120 - 122 - 126 salón comunal | 2026-09-21 | 2026-10-19 | 2026-10-20 | 28 | 24.5 | 32.6 | 133.1 | TREMIE | 28 | TREMIE-28-28 | 2026-10-22 | NUEVO | 2026-10-22 | 28 | 8.1
VENTO | P50 | No especificado | Concreto | Pilote 120 - 122 - 126 salón comunal | 2026-09-21 | 2026-10-19 | 2026-10-20 | 28 | 24.5 | 33.7 | 137.6 | TREMIE | 28 | TREMIE-28-28 | 2026-10-22 | NUEVO | 2026-10-22 | 28 | 9.2
VENTO | P50 | No especificado | Concreto | Pilote 120 - 122 - 126 salón comunal | 2026-09-21 | 2026-10-05 | 2026-10-07 | 14 | 24.5 | 28.4 | 115.9 | TREMIE | 28 | TREMIE-28-14 | 2026-10-22 | NUEVO | 2026-10-22 | 19.79 | 3.9
VENTO | P50 | No especificado | Concreto | Pilote 120 - 122 - 126 salón comunal | 2026-09-21 | 2026-10-05 | 2026-10-07 | 14 | 24.5 | 27.6 | 112.7 | TREMIE | 28 | TREMIE-28-14 | 2026-10-22 | NUEVO | 2026-10-22 | 19.79 | 3.1
VENTO | P50 | No especificado | Concreto | Pilote 120 - 122 - 126 salón comunal | 2026-09-21 | 2026-09-28 | 2026-09-29 | 7 | 24.5 | 23.9 | 97.6 | TREMIE | 28 | TREMIE-28-7 | 2026-10-22 | NUEVO | 2026-10-22 | 15.68 | -0.6
VENTO | P50 | No especificado | Concreto | Pilote 120 - 122 - 126 salón comunal | 2026-09-21 | 2026-09-28 | 2026-09-29 | 7 | 24.5 | 24.1 | 98.4 | TREMIE | 28 | TREMIE-28-7 | 2026-10-22 | NUEVO | 2026-10-22 | 15.68 | -0.4
VENTO | P51 | No especificado | Concreto | Pilote 113 - 112 - 139 - 124 salón comunal | 2026-09-22 | 2026-10-20 | 2026-10-21 | 28 | 24.5 | 35.1 | 143.3 | TREMIE | 28 | TREMIE-28-28 | 2026-10-22 | NUEVO | 2026-10-22 | 28 | 10.6
VENTO | P51 | No especificado | Concreto | Pilote 113 - 112 - 139 - 124 salón comunal | 2026-09-22 | 2026-10-20 | 2026-10-21 | 28 | 24.5 | 35 | 142.9 | TREMIE | 28 | TREMIE-28-28 | 2026-10-22 | NUEVO | 2026-10-22 | 28 | 10.5
VENTO | P51 | No especificado | Concreto | Pilote 113 - 112 - 139 - 124 salón comunal | 2026-09-22 | 2026-10-20 | 2026-10-21 | 28 | 24.5 | 34.1 | 139.2 | TREMIE | 28 | TREMIE-28-28 | 2026-10-22 | NUEVO | 2026-10-22 | 28 | 9.6
VENTO | P51 | No especificado | Concreto | Pilote 113 - 112 - 139 - 124 salón comunal | 2026-09-22 | 2026-10-06 | 2026-10-07 | 14 | 24.5 | 28.8 | 117.6 | TREMIE | 28 | TREMIE-28-14 | 2026-10-22 | NUEVO | 2026-10-22 | 19.79 | 4.3
VENTO | P51 | No especificado | Concreto | Pilote 113 - 112 - 139 - 124 salón comunal | 2026-09-22 | 2026-10-06 | 2026-10-07 | 14 | 24.5 | 29.8 | 121.6 | TREMIE | 28 | TREMIE-28-14 | 2026-10-22 | NUEVO | 2026-10-22 | 19.79 | 5.3
VENTO | P51 | No especificado | Concreto | Pilote 113 - 112 - 139 - 124 salón comunal | 2026-09-22 | 2026-09-29 | 2026-10-06 | 7 | 24.5 | 22.6 | 92.2 | TREMIE | 28 | TREMIE-28-7 | 2026-10-22 | NUEVO | 2026-10-22 | 15.68 | -1.9
VENTO | P51 | No especificado | Concreto | Pilote 113 - 112 - 139 - 124 salón comunal | 2026-09-22 | 2026-09-29 | 2026-10-06 | 7 | 24.5 | 23.4 | 95.5 | TREMIE | 28 | TREMIE-28-7 | 2026-10-22 | NUEVO | 2026-10-22 | 15.68 | -1.1
VENTO | P52 | No especificado | Concreto | Pilote 145 salón comunal | 2026-09-23 | 2026-10-21 | 2026-10-21 | 28 | 24.5 | 32.9 | 134.3 | TREMIE | 28 | TREMIE-28-28 | 2026-10-22 | NUEVO | 2026-10-22 | 28 | 8.4
VENTO | P52 | No especificado | Concreto | Pilote 145 salón comunal | 2026-09-23 | 2026-10-21 | 2026-10-21 | 28 | 24.5 | 31.8 | 129.8 | TREMIE | 28 | TREMIE-28-28 | 2026-10-22 | NUEVO | 2026-10-22 | 28 | 7.3
VENTO | P52 | No especificado | Concreto | Pilote 145 salón comunal | 2026-09-23 | 2026-10-21 | 2026-10-21 | 28 | 24.5 | 32.8 | 133.9 | TREMIE | 28 | TREMIE-28-28 | 2026-10-22 | NUEVO | 2026-10-22 | 28 | 8.3
VENTO | P52 | No especificado | Concreto | Pilote 145 salón comunal | 2026-09-23 | 2026-10-07 | 2026-10-07 | 14 | 24.5 | 26.9 | 109.8 | TREMIE | 28 | TREMIE-28-14 | 2026-10-22 | NUEVO | 2026-10-22 | 19.79 | 2.4
VENTO | P52 | No especificado | Concreto | Pilote 145 salón comunal | 2026-09-23 | 2026-10-07 | 2026-10-07 | 14 | 24.5 | 27.2 | 111 | TREMIE | 28 | TREMIE-28-14 | 2026-10-22 | NUEVO | 2026-10-22 | 19.79 | 2.7
VENTO | P52 | No especificado | Concreto | Pilote 145 salón comunal | 2026-09-23 | 2026-09-30 | 2026-10-06 | 7 | 24.5 | 21.4 | 87.3 | TREMIE | 28 | TREMIE-28-7 | 2026-10-22 | NUEVO | 2026-10-22 | 15.68 | -3.1
VENTO | P52 | No especificado | Concreto | Pilote 145 salón comunal | 2026-09-23 | 2026-09-30 | 2026-10-06 | 7 | 24.5 | 21.6 | 88.2 | TREMIE | 28 | TREMIE-28-7 | 2026-10-22 | NUEVO | 2026-10-22 | 15.68 | -2.9
VENTO | P53 | No especificado | Concreto | Pilote 95 torre 2 tipo 2 | 2026-09-23 | 2026-10-21 | 2026-10-21 | 28 | 35 | 46.5 | 132.9 | TREMIE | 41 | TREMIE-41-28 | 2026-10-22 | NUEVO | 2026-10-22 |  | 11.5
VENTO | P53 | No especificado | Concreto | Pilote 95 torre 2 tipo 2 | 2026-09-23 | 2026-10-21 | 2026-10-21 | 28 | 35 | 47.1 | 134.6 | TREMIE | 41 | TREMIE-41-28 | 2026-10-22 | NUEVO | 2026-10-22 |  | 12.1
VENTO | P53 | No especificado | Concreto | Pilote 95 torre 2 tipo 2 | 2026-09-23 | 2026-10-21 | 2026-10-21 | 28 | 35 | 45.6 | 130.3 | TREMIE | 41 | TREMIE-41-28 | 2026-10-22 | NUEVO | 2026-10-22 |  | 10.6
VENTO | P53 | No especificado | Concreto | Pilote 95 torre 2 tipo 2 | 2026-09-23 | 2026-10-07 | 2026-10-07 | 14 | 35 | 37.8 | 108 | TREMIE | 41 | TREMIE-41-14 | 2026-10-22 | NUEVO | 2026-10-22 |  | 2.8
VENTO | P53 | No especificado | Concreto | Pilote 95 torre 2 tipo 2 | 2026-09-23 | 2026-10-07 | 2026-10-07 | 14 | 35 | 39 | 111.4 | TREMIE | 41 | TREMIE-41-14 | 2026-10-22 | NUEVO | 2026-10-22 |  | 4
VENTO | P53 | No especificado | Concreto | Pilote 95 torre 2 tipo 2 | 2026-09-23 | 2026-09-30 | 2026-10-06 | 7 | 35 | 34.8 | 99.4 | TREMIE | 41 | TREMIE-41-7 | 2026-10-22 | NUEVO | 2026-10-22 |  | -0.2
VENTO | P53 | No especificado | Concreto | Pilote 95 torre 2 tipo 2 | 2026-09-23 | 2026-09-30 | 2026-10-06 | 7 | 35 | 33.8 | 96.6 | TREMIE | 41 | TREMIE-41-7 | 2026-10-22 | NUEVO | 2026-10-22 |  | -1.2
VENTO | P54 | No especificado | Concreto | Pilote 67 torre 2 tipo 2 | 2026-09-24 | 2026-10-22 | 2026-10-22 | 28 | 35 | 53.7 | 153.4 | TREMIE | 41 | TREMIE-41-28 | 2026-10-22 | NUEVO | 2026-10-22 |  | 18.7
VENTO | P54 | No especificado | Concreto | Pilote 67 torre 2 tipo 2 | 2026-09-24 | 2026-10-22 | 2026-10-22 | 28 | 35 | 52.6 | 150.3 | TREMIE | 41 | TREMIE-41-28 | 2026-10-22 | NUEVO | 2026-10-22 |  | 17.6
VENTO | P54 | No especificado | Concreto | Pilote 67 torre 2 tipo 2 | 2026-09-24 | 2026-10-22 | 2026-10-22 | 28 | 35 | 52.9 | 151.1 | TREMIE | 41 | TREMIE-41-28 | 2026-10-22 | NUEVO | 2026-10-22 |  | 17.9
VENTO | P54 | No especificado | Concreto | Pilote 67 torre 2 tipo 2 | 2026-09-24 | 2026-10-08 | 2026-10-14 | 14 | 35 | 44.7 | 127.7 | TREMIE | 41 | TREMIE-41-14 | 2026-10-22 | NUEVO | 2026-10-22 |  | 9.7
VENTO | P54 | No especificado | Concreto | Pilote 67 torre 2 tipo 2 | 2026-09-24 | 2026-10-08 | 2026-10-14 | 14 | 35 | 44.2 | 126.3 | TREMIE | 41 | TREMIE-41-14 | 2026-10-22 | NUEVO | 2026-10-22 |  | 9.2
VENTO | P54 | No especificado | Concreto | Pilote 67 torre 2 tipo 2 | 2026-09-24 | 2026-10-01 | 2026-10-06 | 7 | 35 | 35.7 | 102 | TREMIE | 41 | TREMIE-41-7 | 2026-10-22 | NUEVO | 2026-10-22 |  | 0.7
VENTO | P54 | No especificado | Concreto | Pilote 67 torre 2 tipo 2 | 2026-09-24 | 2026-10-01 | 2026-10-06 | 7 | 35 | 36.9 | 105.4 | TREMIE | 41 | TREMIE-41-7 | 2026-10-22 | NUEVO | 2026-10-22 |  | 1.9
VENTO | P55 | No especificado | Concreto | Pilote 65 torre 2 tipo 2 | 2026-09-24 | 2026-10-22 | 2026-10-22 | 28 | 35 | 52.8 | 150.9 | TREMIE | 41 | TREMIE-41-28 | 2026-10-22 | NUEVO | 2026-10-22 |  | 17.8
VENTO | P55 | No especificado | Concreto | Pilote 65 torre 2 tipo 2 | 2026-09-24 | 2026-10-22 | 2026-10-22 | 28 | 35 | 53.9 | 154 | TREMIE | 41 | TREMIE-41-28 | 2026-10-22 | NUEVO | 2026-10-22 |  | 18.9
VENTO | P55 | No especificado | Concreto | Pilote 65 torre 2 tipo 2 | 2026-09-24 | 2026-10-22 | 2026-10-22 | 28 | 35 | 53.5 | 152.9 | TREMIE | 41 | TREMIE-41-28 | 2026-10-22 | NUEVO | 2026-10-22 |  | 18.5
VENTO | P55 | No especificado | Concreto | Pilote 65 torre 2 tipo 2 | 2026-09-24 | 2026-10-08 | 2026-10-14 | 14 | 35 | 43.2 | 123.4 | TREMIE | 41 | TREMIE-41-14 | 2026-10-22 | NUEVO | 2026-10-22 |  | 8.2
VENTO | P55 | No especificado | Concreto | Pilote 65 torre 2 tipo 2 | 2026-09-24 | 2026-10-08 | 2026-10-14 | 14 | 35 | 43.9 | 125.4 | TREMIE | 41 | TREMIE-41-14 | 2026-10-22 | NUEVO | 2026-10-22 |  | 8.9
VENTO | P55 | No especificado | Concreto | Pilote 65 torre 2 tipo 2 | 2026-09-24 | 2026-10-01 | 2026-10-06 | 7 | 35 | 36.5 | 104.3 | TREMIE | 41 | TREMIE-41-7 | 2026-10-22 | NUEVO | 2026-10-22 |  | 1.5
VENTO | P55 | No especificado | Concreto | Pilote 65 torre 2 tipo 2 | 2026-09-24 | 2026-10-01 | 2026-10-06 | 7 | 35 | 37 | 105.7 | TREMIE | 41 | TREMIE-41-7 | 2026-10-22 | NUEVO | 2026-10-22 |  | 2
VENTO | P56 | No especificado | Concreto | Pilote 76 torre 2 tipo 2 | 2026-09-25 | 2026-10-09 | 2026-10-14 | 14 | 35 | 51.1 | 146 | TREMIE | 41 | TREMIE-41-14 | 2026-10-22 | NUEVO | 2026-10-22 |  | 16.1
VENTO | P56 | No especificado | Concreto | Pilote 76 torre 2 tipo 2 | 2026-09-25 | 2026-10-09 | 2026-10-14 | 14 | 35 | 52.8 | 150.9 | TREMIE | 41 | TREMIE-41-14 | 2026-10-22 | NUEVO | 2026-10-22 |  | 17.8
VENTO | P56 | No especificado | Concreto | Pilote 76 torre 2 tipo 2 | 2026-09-25 | 2026-10-02 | 2026-10-06 | 7 | 35 | 42.8 | 122.3 | TREMIE | 41 | TREMIE-41-7 | 2026-10-22 | NUEVO | 2026-10-22 |  | 7.8
VENTO | P56 | No especificado | Concreto | Pilote 76 torre 2 tipo 2 | 2026-09-25 | 2026-10-02 | 2026-10-06 | 7 | 35 | 43.5 | 124.3 | TREMIE | 41 | TREMIE-41-7 | 2026-10-22 | NUEVO | 2026-10-22 |  | 8.5
VENTO | P57 | No especificado | Concreto | Pilote 117 - 110 - 137 salón comunal | 2026-09-25 | 2026-10-09 | 2026-10-14 | 14 | 24.5 | 33.6 | 137.1 | TREMIE | 28 | TREMIE-28-14 | 2026-10-22 | NUEVO | 2026-10-22 | 19.79 | 9.1
VENTO | P57 | No especificado | Concreto | Pilote 117 - 110 - 137 salón comunal | 2026-09-25 | 2026-10-09 | 2026-10-14 | 14 | 24.5 | 33 | 134.7 | TREMIE | 28 | TREMIE-28-14 | 2026-10-22 | NUEVO | 2026-10-22 | 19.79 | 8.5
VENTO | P57 | No especificado | Concreto | Pilote 117 - 110 - 137 salón comunal | 2026-09-25 | 2026-10-02 | 2026-10-06 | 7 | 24.5 | 27.8 | 113.5 | TREMIE | 28 | TREMIE-28-7 | 2026-10-22 | NUEVO | 2026-10-22 | 15.68 | 3.3
VENTO | P57 | No especificado | Concreto | Pilote 117 - 110 - 137 salón comunal | 2026-09-25 | 2026-10-02 | 2026-10-06 | 7 | 24.5 | 28.1 | 114.7 | TREMIE | 28 | TREMIE-28-7 | 2026-10-22 | NUEVO | 2026-10-22 | 15.68 | 3.6
VENTO | P58 | No especificado | Concreto | Pilote 141 salón comunal | 2026-09-26 | 2026-10-10 | 2026-10-14 | 14 | 24.5 | 34.8 | 142 | TREMIE | 28 | TREMIE-28-14 | 2026-10-22 | NUEVO | 2026-10-22 | 19.79 | 10.3
VENTO | P58 | No especificado | Concreto | Pilote 141 salón comunal | 2026-09-26 | 2026-10-10 | 2026-10-14 | 14 | 24.5 | 35.8 | 146.1 | TREMIE | 28 | TREMIE-28-14 | 2026-10-22 | NUEVO | 2026-10-22 | 19.79 | 11.3
VENTO | P58 | No especificado | Concreto | Pilote 141 salón comunal | 2026-09-26 | 2026-10-03 | 2026-10-06 | 7 | 24.5 | 28.9 | 118 | TREMIE | 28 | TREMIE-28-7 | 2026-10-22 | NUEVO | 2026-10-22 | 15.68 | 4.4
VENTO | P58 | No especificado | Concreto | Pilote 141 salón comunal | 2026-09-26 | 2026-10-03 | 2026-10-06 | 7 | 24.5 | 29.4 | 120 | TREMIE | 28 | TREMIE-28-7 | 2026-10-22 | NUEVO | 2026-10-22 | 15.68 | 4.9
VENTO | P59 | No especificado | Concreto | Pilote 60 torre 2 tipo 2 | 2026-09-26 | 2026-10-10 | 2026-10-14 | 14 | 35 | 42.6 | 121.7 | TREMIE | 41 | TREMIE-41-14 | 2026-10-22 | NUEVO | 2026-10-22 |  | 7.6
VENTO | P59 | No especificado | Concreto | Pilote 60 torre 2 tipo 2 | 2026-09-26 | 2026-10-10 | 2026-10-14 | 14 | 35 | 43.5 | 124.3 | TREMIE | 41 | TREMIE-41-14 | 2026-10-22 | NUEVO | 2026-10-22 |  | 8.5
VENTO | P59 | No especificado | Concreto | Pilote 60 torre 2 tipo 2 | 2026-09-26 | 2026-10-03 | 2026-10-06 | 7 | 35 | 36.4 | 104 | TREMIE | 41 | TREMIE-41-7 | 2026-10-22 | NUEVO | 2026-10-22 |  | 1.4
VENTO | P59 | No especificado | Concreto | Pilote 60 torre 2 tipo 2 | 2026-09-26 | 2026-10-03 | 2026-10-06 | 7 | 35 | 35.2 | 100.6 | TREMIE | 41 | TREMIE-41-7 | 2026-10-22 | NUEVO | 2026-10-22 |  | 0.2
VENTO | P60 | No Especificado | Concreto | Pilote 106 Torre 2 Tipo 2 | 2026-09-28 | 2026-10-12 | 2026-10-14 | 14 | 35 | 49 | 140 | TREMIE | 41 | TREMIE-41-14 | 2026-10-22 | NUEVO | 2026-10-22 |  | 14
VENTO | P60 | No Especificado | Concreto | Pilote 106 Torre 2 Tipo 2 | 2026-09-28 | 2026-10-12 | 2026-10-14 | 14 | 35 | 47.9 | 136.9 | TREMIE | 41 | TREMIE-41-14 | 2026-10-22 | NUEVO | 2026-10-22 |  | 12.9
VENTO | P60 | No Especificado | Concreto | Pilote 106 Torre 2 Tipo 2 | 2026-09-28 | 2026-10-05 | 2026-10-07 | 7 | 35 | 41.4 | 118.3 | TREMIE | 41 | TREMIE-41-7 | 2026-10-22 | NUEVO | 2026-10-22 |  | 6.4
VENTO | P60 | No Especificado | Concreto | Pilote 106 Torre 2 Tipo 2 | 2026-09-28 | 2026-10-05 | 2026-10-07 | 7 | 35 | 40.3 | 115.1 | TREMIE | 41 | TREMIE-41-7 | 2026-10-22 | NUEVO | 2026-10-22 |  | 5.3
VENTO | P61 | No Especificado | Concreto | Pilote 69 Torre 2 Tipo 2 | 2026-09-29 | 2026-10-13 | 2026-10-14 | 14 | 35 | 44.3 | 126.6 | TREMIE | 41 | TREMIE-41-14 | 2026-10-22 | NUEVO | 2026-10-22 |  | 9.3
VENTO | P61 | No Especificado | Concreto | Pilote 69 Torre 2 Tipo 2 | 2026-09-29 | 2026-10-13 | 2026-10-14 | 14 | 35 | 44.9 | 128.3 | TREMIE | 41 | TREMIE-41-14 | 2026-10-22 | NUEVO | 2026-10-22 |  | 9.9
VENTO | P61 | No Especificado | Concreto | Pilote 69 Torre 2 Tipo 2 | 2026-09-29 | 2026-10-06 | 2026-10-07 | 7 | 35 | 37.5 | 107.1 | TREMIE | 41 | TREMIE-41-7 | 2026-10-22 | NUEVO | 2026-10-22 |  | 2.5
VENTO | P61 | No Especificado | Concreto | Pilote 69 Torre 2 Tipo 2 | 2026-09-29 | 2026-10-06 | 2026-10-07 | 7 | 35 | 36.4 | 104 | TREMIE | 41 | TREMIE-41-7 | 2026-10-22 | NUEVO | 2026-10-22 |  | 1.4
VENTO | P62 | No Especificado | Concreto | Pilote 66 - 59 Torre 2 Tipo 2 | 2026-09-29 | 2026-10-13 | 2026-10-14 | 14 | 35 | 43.9 | 125.4 | TREMIE | 41 | TREMIE-41-14 | 2026-10-22 | NUEVO | 2026-10-22 |  | 8.9
VENTO | P62 | No Especificado | Concreto | Pilote 66 - 59 Torre 2 Tipo 2 | 2026-09-29 | 2026-10-13 | 2026-10-14 | 14 | 35 | 43.7 | 124.9 | TREMIE | 41 | TREMIE-41-14 | 2026-10-22 | NUEVO | 2026-10-22 |  | 8.7
VENTO | P62 | No Especificado | Concreto | Pilote 66 - 59 Torre 2 Tipo 2 | 2026-09-29 | 2026-10-06 | 2026-10-07 | 7 | 35 | 38.5 | 110 | TREMIE | 41 | TREMIE-41-7 | 2026-10-22 | NUEVO | 2026-10-22 |  | 3.5
VENTO | P62 | No Especificado | Concreto | Pilote 66 - 59 Torre 2 Tipo 2 | 2026-09-29 | 2026-10-06 | 2026-10-07 | 7 | 35 | 37.1 | 106 | TREMIE | 41 | TREMIE-41-7 | 2026-10-22 | NUEVO | 2026-10-22 |  | 2.1
VENTO | P68 | No especificado | Concreto | Pilote 85 torre 2 tipo 2, pilote 77 torre 2 tipo 1 | 2026-10-02 | 2026-10-16 | 2026-10-16 | 14 | 35 | 33.5 | 95.7 | TREMIE | 41 | TREMIE-41-14 | 2026-10-22 | NUEVO | 2026-10-22 |  | -1.5
VENTO | P68 | No especificado | Concreto | Pilote 85 torre 2 tipo 2, pilote 77 torre 2 tipo 1 | 2026-10-02 | 2026-10-16 | 2026-10-16 | 14 | 35 | 32 | 91.4 | TREMIE | 41 | TREMIE-41-14 | 2026-10-22 | NUEVO | 2026-10-22 |  | -3
VENTO | P68 | No especificado | Concreto | Pilote 85 torre 2 tipo 2, pilote 77 torre 2 tipo 1 | 2026-10-02 | 2026-10-09 | 2026-10-14 | 7 | 35 | 24.4 | 69.7 | TREMIE | 41 | TREMIE-41-7 | 2026-10-22 | NUEVO | 2026-10-22 |  | -10.6
VENTO | P68 | No especificado | Concreto | Pilote 85 torre 2 tipo 2, pilote 77 torre 2 tipo 1 | 2026-10-02 | 2026-10-09 | 2026-10-14 | 7 | 35 | 24.6 | 70.3 | TREMIE | 41 | TREMIE-41-7 | 2026-10-22 | NUEVO | 2026-10-22 |  | -10.4
VENTO | P69 | No especificado | Concreto | Pilote 107 torre 2 tipo 1 | 2026-10-03 | 2026-10-17 | 2026-10-20 | 14 | 35 | 35.4 | 101.1 | TREMIE | 41 | TREMIE-41-14 | 2026-10-22 | NUEVO | 2026-10-22 |  | 0.4
VENTO | P69 | No especificado | Concreto | Pilote 107 torre 2 tipo 1 | 2026-10-03 | 2026-10-17 | 2026-10-20 | 14 | 35 | 35.8 | 102.3 | TREMIE | 41 | TREMIE-41-14 | 2026-10-22 | NUEVO | 2026-10-22 |  | 0.8
VENTO | P69 | No especificado | Concreto | Pilote 107 torre 2 tipo 1 | 2026-10-03 | 2026-10-10 | 2026-10-14 | 7 | 35 | 22.8 | 65.1 | TREMIE | 41 | TREMIE-41-7 | 2026-10-22 | NUEVO | 2026-10-22 |  | -12.2
VENTO | P69 | No especificado | Concreto | Pilote 107 torre 2 tipo 1 | 2026-10-03 | 2026-10-10 | 2026-10-14 | 7 | 35 | 23.3 | 66.6 | TREMIE | 41 | TREMIE-41-7 | 2026-10-22 | NUEVO | 2026-10-22 |  | -11.7
VENTO | P70 | No especificado | Concreto | Pilote 70 - 72 torre 2 tipo 2 | 2026-10-05 | 2026-10-19 | 2026-10-20 | 14 | 35 | 37.8 | 108 | TREMIE | 41 | TREMIE-41-14 | 2026-10-22 | NUEVO | 2026-10-22 |  | 2.8
VENTO | P70 | No especificado | Concreto | Pilote 70 - 72 torre 2 tipo 2 | 2026-10-05 | 2026-10-19 | 2026-10-20 | 14 | 35 | 38.9 | 111.1 | TREMIE | 41 | TREMIE-41-14 | 2026-10-22 | NUEVO | 2026-10-22 |  | 3.9
VENTO | P70 | No especificado | Concreto | Pilote 70 - 72 torre 2 tipo 2 | 2026-10-05 | 2026-10-12 | 2026-10-14 | 7 | 35 | 34.3 | 98 | TREMIE | 41 | TREMIE-41-7 | 2026-10-22 | NUEVO | 2026-10-22 |  | -0.7
VENTO | P70 | No especificado | Concreto | Pilote 70 - 72 torre 2 tipo 2 | 2026-10-05 | 2026-10-12 | 2026-10-14 | 7 | 35 | 34.7 | 99.1 | TREMIE | 41 | TREMIE-41-7 | 2026-10-22 | NUEVO | 2026-10-22 |  | -0.3
VENTO | P71 | No especificado | Concreto | Pilote 71 torre 2 tipo 2 | 2026-10-05 | 2026-10-19 | 2026-10-20 | 14 | 35 | 38.8 | 110.9 | TREMIE | 41 | TREMIE-41-14 | 2026-10-22 | NUEVO | 2026-10-22 |  | 3.8
VENTO | P71 | No especificado | Concreto | Pilote 71 torre 2 tipo 2 | 2026-10-05 | 2026-10-19 | 2026-10-20 | 14 | 35 | 38.3 | 109.4 | TREMIE | 41 | TREMIE-41-14 | 2026-10-22 | NUEVO | 2026-10-22 |  | 3.3
VENTO | P71 | No especificado | Concreto | Pilote 71 torre 2 tipo 2 | 2026-10-05 | 2026-10-12 | 2026-10-14 | 7 | 35 | 33.4 | 95.4 | TREMIE | 41 | TREMIE-41-7 | 2026-10-22 | NUEVO | 2026-10-22 |  | -1.6
VENTO | P71 | No especificado | Concreto | Pilote 71 torre 2 tipo 2 | 2026-10-05 | 2026-10-12 | 2026-10-14 | 7 | 35 | 32.4 | 92.6 | TREMIE | 41 | TREMIE-41-7 | 2026-10-22 | NUEVO | 2026-10-22 |  | -2.6
VENTO | P72 | No especificado | Concreto | Pilote 28 torre 1 tipo 1 | 2026-10-06 | 2026-10-20 | 2026-10-21 | 14 | 35 | 45.8 | 130.9 | TREMIE | 41 | TREMIE-41-14 | 2026-10-22 | NUEVO | 2026-10-22 |  | 10.8
VENTO | P72 | No especificado | Concreto | Pilote 28 torre 1 tipo 1 | 2026-10-06 | 2026-10-20 | 2026-10-21 | 14 | 35 | 47 | 134.3 | TREMIE | 41 | TREMIE-41-14 | 2026-10-22 | NUEVO | 2026-10-22 |  | 12
VENTO | P72 | No especificado | Concreto | Pilote 28 torre 1 tipo 1 | 2026-10-06 | 2026-10-13 | 2026-10-14 | 7 | 35 | 37.9 | 108.3 | TREMIE | 41 | TREMIE-41-7 | 2026-10-22 | NUEVO | 2026-10-22 |  | 2.9
VENTO | P72 | No especificado | Concreto | Pilote 28 torre 1 tipo 1 | 2026-10-06 | 2026-10-13 | 2026-10-14 | 7 | 35 | 38.4 | 109.7 | TREMIE | 41 | TREMIE-41-7 | 2026-10-22 | NUEVO | 2026-10-22 |  | 3.4
VENTO | P73 | No especificado | Concreto | Pilote 61 torre 1 tipo 2 | 2026-10-06 | 2026-10-20 | 2026-10-21 | 14 | 35 | 46.3 | 132.3 | TREMIE | 41 | TREMIE-41-14 | 2026-10-22 | NUEVO | 2026-10-22 |  | 11.3
VENTO | P73 | No especificado | Concreto | Pilote 61 torre 1 tipo 2 | 2026-10-06 | 2026-10-20 | 2026-10-21 | 14 | 35 | 45.7 | 130.6 | TREMIE | 41 | TREMIE-41-14 | 2026-10-22 | NUEVO | 2026-10-22 |  | 10.7
VENTO | P73 | No especificado | Concreto | Pilote 61 torre 1 tipo 2 | 2026-10-06 | 2026-10-13 | 2026-10-14 | 7 | 35 | 38.9 | 111.1 | TREMIE | 41 | TREMIE-41-7 | 2026-10-22 | NUEVO | 2026-10-22 |  | 3.9
VENTO | P73 | No especificado | Concreto | Pilote 61 torre 1 tipo 2 | 2026-10-06 | 2026-10-13 | 2026-10-14 | 7 | 35 | 38 | 108.6 | TREMIE | 41 | TREMIE-41-7 | 2026-10-22 | NUEVO | 2026-10-22 |  | 3
VENTO | P74 | No especificado | Concreto | Piolote 80 - 31 torre 2 tipo 2 | 2026-10-07 | 2026-10-21 | 2026-10-21 | 14 | 35 | 48 | 137.1 | OTRO | 41 | OTRO-41-14 | 2026-10-22 | NUEVO | 2026-10-22 |  | 13
VENTO | P74 | No especificado | Concreto | Piolote 80 - 31 torre 2 tipo 2 | 2026-10-07 | 2026-10-21 | 2026-10-21 | 14 | 35 | 48.7 | 139.1 | OTRO | 41 | OTRO-41-14 | 2026-10-22 | NUEVO | 2026-10-22 |  | 13.7
VENTO | P74 | No especificado | Concreto | Piolote 80 - 31 torre 2 tipo 2 | 2026-10-07 | 2026-10-14 | 2026-10-15 | 7 | 35 | 41.2 | 117.7 | OTRO | 41 | OTRO-41-7 | 2026-10-22 | NUEVO | 2026-10-22 |  | 6.2
VENTO | P74 | No especificado | Concreto | Piolote 80 - 31 torre 2 tipo 2 | 2026-10-07 | 2026-10-14 | 2026-10-15 | 7 | 35 | 41.7 | 119.1 | OTRO | 41 | OTRO-41-7 | 2026-10-22 | NUEVO | 2026-10-22 |  | 6.7
VENTO | P75 | No especificado | Concreto | Pilote 99 torre 2 tipo 2 | 2026-10-07 | 2026-10-21 | 2026-10-21 | 14 | 35 | 39.8 | 113.7 | TREMIE | 41 | TREMIE-41-14 | 2026-10-22 | NUEVO | 2026-10-22 |  | 4.8
VENTO | P75 | No especificado | Concreto | Pilote 99 torre 2 tipo 2 | 2026-10-07 | 2026-10-21 | 2026-10-21 | 14 | 35 | 38.2 | 109.1 | TREMIE | 41 | TREMIE-41-14 | 2026-10-22 | NUEVO | 2026-10-22 |  | 3.2
VENTO | P75 | No especificado | Concreto | Pilote 99 torre 2 tipo 2 | 2026-10-07 | 2026-10-14 | 2026-10-15 | 7 | 35 | 32.8 | 93.7 | TREMIE | 41 | TREMIE-41-7 | 2026-10-22 | NUEVO | 2026-10-22 |  | -2.2
VENTO | P75 | No especificado | Concreto | Pilote 99 torre 2 tipo 2 | 2026-10-07 | 2026-10-14 | 2026-10-15 | 7 | 35 | 31.8 | 90.9 | TREMIE | 41 | TREMIE-41-7 | 2026-10-22 | NUEVO | 2026-10-22 |  | -3.2
VENTO | P76 | No especificado | Concreto | Pilote 97 - 100 torre 2 tipo 1 | 2026-10-08 | 2026-10-22 | 2026-10-22 | 14 | 35 | 43.2 | 123.4 | TREMIE | 41 | TREMIE-41-14 | 2026-10-22 | NUEVO | 2026-10-22 |  | 8.2
VENTO | P76 | No especificado | Concreto | Pilote 97 - 100 torre 2 tipo 1 | 2026-10-08 | 2026-10-22 | 2026-10-22 | 14 | 35 | 42.7 | 122 | TREMIE | 41 | TREMIE-41-14 | 2026-10-22 | NUEVO | 2026-10-22 |  | 7.7
VENTO | P76 | No especificado | Concreto | Pilote 97 - 100 torre 2 tipo 1 | 2026-10-08 | 2026-10-15 | 2026-10-15 | 7 | 35 | 35.7 | 102 | TREMIE | 41 | TREMIE-41-7 | 2026-10-22 | NUEVO | 2026-10-22 |  | 0.7
VENTO | P76 | No especificado | Concreto | Pilote 97 - 100 torre 2 tipo 1 | 2026-10-08 | 2026-10-15 | 2026-10-15 | 7 | 35 | 36.2 | 103.4 | TREMIE | 41 | TREMIE-41-7 | 2026-10-22 | NUEVO | 2026-10-22 |  | 1.2
VENTO | P77 | No especificado | Concreto | Pilote 111 salón comunal | 2026-10-08 | 2026-10-22 | 2026-10-22 | 14 | 24.5 | 29.1 | 118.8 | TREMIE | 28 | TREMIE-28-14 | 2026-10-22 | NUEVO | 2026-10-22 | 19.79 | 4.6
VENTO | P77 | No especificado | Concreto | Pilote 111 salón comunal | 2026-10-08 | 2026-10-22 | 2026-10-22 | 14 | 24.5 | 28.8 | 117.6 | TREMIE | 28 | TREMIE-28-14 | 2026-10-22 | NUEVO | 2026-10-22 | 19.79 | 4.3
VENTO | P77 | No especificado | Concreto | Pilote 111 salón comunal | 2026-10-08 | 2026-10-15 | 2026-10-15 | 7 | 24.5 | 24.4 | 99.6 | TREMIE | 28 | TREMIE-28-7 | 2026-10-22 | NUEVO | 2026-10-22 | 15.68 | -0.1
VENTO | P77 | No especificado | Concreto | Pilote 111 salón comunal | 2026-10-08 | 2026-10-15 | 2026-10-15 | 7 | 24.5 | 23.6 | 96.3 | TREMIE | 28 | TREMIE-28-7 | 2026-10-22 | NUEVO | 2026-10-22 | 15.68 | -0.9
VENTO | P78 | No especificado | Concreto | Pilote 78 - 82 torre 2 tipo 2 | 2026-10-09 | 2026-10-16 | 2026-10-16 | 7 | 35 | 34.6 | 98.9 | TREMIE | 41 | TREMIE-41-7 | 2026-10-22 | NUEVO | 2026-10-22 |  | -0.4
VENTO | P78 | No especificado | Concreto | Pilote 78 - 82 torre 2 tipo 2 | 2026-10-09 | 2026-10-16 | 2026-10-16 | 7 | 35 | 34.7 | 99.1 | TREMIE | 41 | TREMIE-41-7 | 2026-10-22 | NUEVO | 2026-10-22 |  | -0.3
VENTO | P79 | No especificado | Concreto | Pilote 102 torre 2 tipo 2 | 2026-10-09 | 2026-10-16 | 2026-10-16 | 7 | 35 | 32.5 | 92.9 | TREMIE | 41 | TREMIE-41-7 | 2026-10-22 | NUEVO | 2026-10-22 |  | -2.5
VENTO | P79 | No especificado | Concreto | Pilote 102 torre 2 tipo 2 | 2026-10-09 | 2026-10-16 | 2026-10-16 | 7 | 35 | 32.2 | 92 | TREMIE | 41 | TREMIE-41-7 | 2026-10-22 | NUEVO | 2026-10-22 |  | -2.8
VIALE 26 | PL 76 |  | Concreto | Muro y zarpa eje 5 y 4 - F, eje 3-F | 2026-10-14 | 10/21/2026 12:00:00 AM |  | 7 | 21 | 20.1 | 96 | MURO | 21 | MURO-21-7 | 2026-10-22 | NUEVO | 2026-10-22 | 13.86 | -0.9
VIALE 26 | PL 76 |  | Concreto | Muro y zarpa eje 5 y 4 - F, eje 3-F | 2026-10-14 | 10/21/2026 12:00:00 AM |  | 7 | 21 | 12.5 | 59 | MURO | 21 | MURO-21-7 | 2026-10-22 | NUEVO | 2026-10-22 | 13.86 | -8.5
VIALE 26 | PL 76 |  | Concreto | Muro y zarpa eje 5 y 4 - F, eje 3-F | 2026-10-14 | 10/21/2026 12:00:00 AM |  | 7 | 21 | 19.4 | 92 | MURO | 21 | MURO-21-7 | 2026-10-22 | NUEVO | 2026-10-22 | 13.86 | -1.6
VIALE 26 | PL 75 |  | Concreto | Muro al lado de foso ascensor eje 7 y 6 -a /Plataforma Muro eje 1 -C,D / Zarpa eje 6 y 5 F | 2026-10-13 | 10/20/2026 12:00:00 AM |  | 7 | 21 | 14.8 | 71 | MURO | 21 | MURO-21-7 | 2026-10-22 | NUEVO | 2026-10-22 | 13.86 | -6.2
VIALE 26 | PL 75 |  | Concreto | Muro al lado de foso ascensor eje 7 y 6 -a /Plataforma Muro eje 1 -C,D / Zarpa eje 6 y 5 F | 2026-10-13 | 10/20/2026 12:00:00 AM |  | 7 | 21 | 15 | 71 | MURO | 21 | MURO-21-7 | 2026-10-22 | NUEVO | 2026-10-22 | 13.86 | -6
VIALE 26 | PL 75 |  | Concreto | Muro al lado de foso ascensor eje 7 y 6 -a /Plataforma Muro eje 1 -C,D / Zarpa eje 6 y 5 F | 2026-10-13 | 10/20/2026 12:00:00 AM |  | 7 | 21 | 13.8 | 66 | MURO | 21 | MURO-21-7 | 2026-10-22 | NUEVO | 2026-10-22 | 13.86 | -7.2
VIALE 26 | PL 74 |  | Concreto | Plataforma Muro eje 6 y 5 -A / Muro eje 5 y 4 -F | 2026-10-10 | 10/17/2026 12:00:00 AM |  | 7 | 21 | 17.8 | 85 | MURO | 21 | MURO-21-7 | 2026-10-22 | NUEVO | 2026-10-22 | 13.86 | -3.2
VIALE 26 | PL 74 |  | Concreto | Plataforma Muro eje 6 y 5 -A / Muro eje 5 y 4 -F | 2026-10-10 | 10/17/2026 12:00:00 AM |  | 7 | 21 | 17.4 | 83 | MURO | 21 | MURO-21-7 | 2026-10-22 | NUEVO | 2026-10-22 | 13.86 | -3.6
VIALE 26 | PL 74 |  | Concreto | Plataforma Muro eje 6 y 5 -A / Muro eje 5 y 4 -F | 2026-10-10 | 10/17/2026 12:00:00 AM |  | 7 | 21 | 17.9 | 85 | MURO | 21 | MURO-21-7 | 2026-10-22 | NUEVO | 2026-10-22 | 13.86 | -3.1
VIALE 26 | PL 72 |  | Concreto | Escalera plataforma eje 12 - B,C | 2026-10-09 | 10/16/2026 12:00:00 AM |  | 7 | 21 | 17 | 81 | AUTOCOMPAC | 21 | AUTOCOMPAC-21-7 | 2026-10-22 | NUEVO | 2026-10-22 |  | -4
VIALE 26 | PL 72 |  | Concreto | Escalera plataforma eje 12 - B,C | 2026-10-09 | 10/16/2026 12:00:00 AM |  | 7 | 21 | 18.8 | 90 | AUTOCOMPAC | 21 | AUTOCOMPAC-21-7 | 2026-10-22 | NUEVO | 2026-10-22 |  | -2.2
VIALE 26 | PL 72 |  | Concreto | Escalera plataforma eje 12 - B,C | 2026-10-09 | 10/16/2026 12:00:00 AM |  | 7 | 21 | 18.6 | 88 | AUTOCOMPAC | 21 | AUTOCOMPAC-21-7 | 2026-10-22 | NUEVO | 2026-10-22 |  | -2.4
VIALE 26 | PL 73 |  | Concreto | Muro plataforma A eje 1 -B,C / Zarpa eje 5 y 6 - A / Muro eje 6 -F | 2026-10-09 | 10/16/2026 12:00:00 AM |  | 7 | 21 | 15.6 | 74 | MURO | 21 | MURO-21-7 | 2026-10-22 | NUEVO | 2026-10-22 | 13.86 | -5.4
VIALE 26 | PL 73 |  | Concreto | Muro plataforma A eje 1 -B,C / Zarpa eje 5 y 6 - A / Muro eje 6 -F | 2026-10-09 | 10/16/2026 12:00:00 AM |  | 7 | 21 | 16.1 | 76 | MURO | 21 | MURO-21-7 | 2026-10-22 | NUEVO | 2026-10-22 | 13.86 | -4.9
VIALE 26 | PL 73 |  | Concreto | Muro plataforma A eje 1 -B,C / Zarpa eje 5 y 6 - A / Muro eje 6 -F | 2026-10-09 | 10/16/2026 12:00:00 AM |  | 7 | 21 | 15.7 | 75 | MURO | 21 | MURO-21-7 | 2026-10-22 | NUEVO | 2026-10-22 | 13.86 | -5.3
VIALE 26 | PL 71 |  | Concreto | Plataforma muro eje 3 al 4 entre el A, Ciclopeo 6 al 5 entre el A | 2026-10-08 | 10/15/2026 12:00:00 AM |  | 7 | 21 | 20.2 | 96 | MURO | 21 | MURO-21-7 | 2026-10-22 | NUEVO | 2026-10-22 | 13.86 | -0.8
VIALE 26 | PL 71 |  | Concreto | Plataforma muro eje 3 al 4 entre el A, Ciclopeo 6 al 5 entre el A | 2026-10-08 | 10/15/2026 12:00:00 AM |  | 7 | 21 | 18.4 | 88 | MURO | 21 | MURO-21-7 | 2026-10-22 | NUEVO | 2026-10-22 | 13.86 | -2.6
VIALE 26 | PL 71 |  | Concreto | Plataforma muro eje 3 al 4 entre el A, Ciclopeo 6 al 5 entre el A | 2026-10-08 | 10/15/2026 12:00:00 AM |  | 7 | 21 | 18.8 | 89 | MURO | 21 | MURO-21-7 | 2026-10-22 | NUEVO | 2026-10-22 | 13.86 | -2.2
VIALE 26 | PL 68 |  | Concreto | Vigas plataforma cimentación eje B y E- Entre 1 y 2 | 2026-10-07 | 10/21/2026 12:00:00 AM |  | 14 | 21 | 19.5 | 93 | AUTOCOMPAC | 21 | AUTOCOMPAC-21-14 | 2026-10-22 | NUEVO | 2026-10-22 |  | -1.5
VIALE 26 | PL 68 |  | Concreto | Vigas plataforma cimentación eje B y E- Entre 1 y 2 | 2026-10-07 | 10/21/2026 12:00:00 AM |  | 14 | 21 | 19.5 | 93 | AUTOCOMPAC | 21 | AUTOCOMPAC-21-14 | 2026-10-22 | NUEVO | 2026-10-22 |  | -1.5
VIALE 26 | PL 68 |  | Concreto | Vigas plataforma cimentación eje B y E- Entre 1 y 2 | 2026-10-07 | 10/21/2026 12:00:00 AM |  | 14 | 21 | 17.5 | 83 | AUTOCOMPAC | 21 | AUTOCOMPAC-21-14 | 2026-10-22 | NUEVO | 2026-10-22 |  | -3.5
VIALE 26 | PL 68 |  | Concreto | Vigas plataforma cimentación eje B y E- Entre 1 y 2 | 2026-10-07 | 10/14/2026 12:00:00 AM |  | 7 | 21 | 15.3 | 73 | AUTOCOMPAC | 21 | AUTOCOMPAC-21-7 | 2026-10-22 | NUEVO | 2026-10-22 |  | -5.7
VIALE 26 | PL 68 |  | Concreto | Vigas plataforma cimentación eje B y E- Entre 1 y 2 | 2026-10-07 | 10/14/2026 12:00:00 AM |  | 7 | 21 | 16 | 76 | AUTOCOMPAC | 21 | AUTOCOMPAC-21-7 | 2026-10-22 | NUEVO | 2026-10-22 |  | -5
VIALE 26 | PL 68 |  | Concreto | Vigas plataforma cimentación eje B y E- Entre 1 y 2 | 2026-10-07 | 10/14/2026 12:00:00 AM |  | 7 | 21 | 15.1 | 72 | AUTOCOMPAC | 21 | AUTOCOMPAC-21-7 | 2026-10-22 | NUEVO | 2026-10-22 |  | -5.9
VIALE 26 | PL 69 |  | Concreto | Plataforma viga cubierta mirador, Eje D Y C del 11 al 10- Muros Eje 6 entre el A y eje 3 entre el F | 2026-10-07 | 10/21/2026 12:00:00 AM |  | 14 | 21 | 18.4 | 88 | MURO | 21 | MURO-21-14 | 2026-10-22 | NUEVO | 2026-10-22 | 16.24 | -2.6
VIALE 26 | PL 69 |  | Concreto | Plataforma viga cubierta mirador, Eje D Y C del 11 al 10- Muros Eje 6 entre el A y eje 3 entre el F | 2026-10-07 | 10/21/2026 12:00:00 AM |  | 14 | 21 | 20.8 | 99 | MURO | 21 | MURO-21-14 | 2026-10-22 | NUEVO | 2026-10-22 | 16.24 | -0.2
VIALE 26 | PL 69 |  | Concreto | Plataforma viga cubierta mirador, Eje D Y C del 11 al 10- Muros Eje 6 entre el A y eje 3 entre el F | 2026-10-07 | 10/21/2026 12:00:00 AM |  | 14 | 21 | 18.2 | 86 | MURO | 21 | MURO-21-14 | 2026-10-22 | NUEVO | 2026-10-22 | 16.24 | -2.8
VIALE 26 | PL 69 |  | Concreto | Plataforma viga cubierta mirador, Eje D Y C del 11 al 10- Muros Eje 6 entre el A y eje 3 entre el F | 2026-10-07 | 10/14/2026 12:00:00 AM |  | 7 | 21 | 14.9 | 71 | MURO | 21 | MURO-21-7 | 2026-10-22 | NUEVO | 2026-10-22 | 13.86 | -6.1
VIALE 26 | PL 69 |  | Concreto | Plataforma viga cubierta mirador, Eje D Y C del 11 al 10- Muros Eje 6 entre el A y eje 3 entre el F | 2026-10-07 | 10/14/2026 12:00:00 AM |  | 7 | 21 | 17.1 | 81 | MURO | 21 | MURO-21-7 | 2026-10-22 | NUEVO | 2026-10-22 | 13.86 | -3.9
VIALE 26 | PL 69 |  | Concreto | Plataforma viga cubierta mirador, Eje D Y C del 11 al 10- Muros Eje 6 entre el A y eje 3 entre el F | 2026-10-07 | 10/14/2026 12:00:00 AM |  | 7 | 21 | 15.7 | 74 | MURO | 21 | MURO-21-7 | 2026-10-22 | NUEVO | 2026-10-22 | 13.86 | -5.3
VIALE 26 | PL 70 |  | Concreto | Placa mirador plataforma Eje D y C entre el 11 y 10 -Placa primer piso eje 6 y 8- Entre el F | 2026-10-07 | 10/14/2026 12:00:00 AM |  | 7 | 21 | 16.3 | 77 | PLACA | 21 | PLACA-21-7 | 2026-10-22 | NUEVO | 2026-10-22 | 13.86 | -4.7
VIALE 26 | PL 70 |  | Concreto | Placa mirador plataforma Eje D y C entre el 11 y 10 -Placa primer piso eje 6 y 8- Entre el F | 2026-10-07 | 10/14/2026 12:00:00 AM |  | 7 | 21 | 18.1 | 86 | PLACA | 21 | PLACA-21-7 | 2026-10-22 | NUEVO | 2026-10-22 | 13.86 | -2.9
VIALE 26 | PL 70 |  | Concreto | Placa mirador plataforma Eje D y C entre el 11 y 10 -Placa primer piso eje 6 y 8- Entre el F | 2026-10-07 | 10/14/2026 12:00:00 AM |  | 7 | 21 | 15.9 | 76 | PLACA | 21 | PLACA-21-7 | 2026-10-22 | NUEVO | 2026-10-22 | 13.86 | -5.1
VIALE 26 | PL 70 |  | Concreto | Placa mirador plataforma Eje D y C entre el 11 y 10 -Placa primer piso eje 6 y 8- Entre el F | 2026-10-07 | 10/10/2026 12:00:00 AM |  | 3 | 21 | 14.6 | 69 | PLACA | 21 | PLACA-21-3 | 2026-10-22 | NUEVO | 2026-10-22 | 9.45 | -6.4
VIALE 26 | PL 70 |  | Concreto | Placa mirador plataforma Eje D y C entre el 11 y 10 -Placa primer piso eje 6 y 8- Entre el F | 2026-10-07 | 10/10/2026 12:00:00 AM |  | 3 | 21 | 15.7 | 75 | PLACA | 21 | PLACA-21-3 | 2026-10-22 | NUEVO | 2026-10-22 | 9.45 | -5.3
VIALE 26 | PL 70 |  | Concreto | Placa mirador plataforma Eje D y C entre el 11 y 10 -Placa primer piso eje 6 y 8- Entre el F | 2026-10-07 | 10/10/2026 12:00:00 AM |  | 3 | 21 | 14.3 | 68 | PLACA | 21 | PLACA-21-3 | 2026-10-22 | NUEVO | 2026-10-22 | 9.45 | -6.7
VIALE 26 | P - T2 81 |  | Concreto | Matera sobre piso Torre 2 cubierta | 2026-10-06 | 10/20/2026 12:00:00 AM |  | 14 | 21 | 29 | 138 | AUTOCOMPAC | 21 | AUTOCOMPAC-21-14 | 2026-10-22 | NUEVO | 2026-10-22 |  | 8
VIALE 26 | P - T2 81 |  | Concreto | Matera sobre piso Torre 2 cubierta | 2026-10-06 | 10/20/2026 12:00:00 AM |  | 14 | 21 | 30.1 | 143 | AUTOCOMPAC | 21 | AUTOCOMPAC-21-14 | 2026-10-22 | NUEVO | 2026-10-22 |  | 9.1
VIALE 26 | P - T2 81 |  | Concreto | Matera sobre piso Torre 2 cubierta | 2026-10-06 | 10/20/2026 12:00:00 AM |  | 14 | 21 | 28.6 | 136 | AUTOCOMPAC | 21 | AUTOCOMPAC-21-14 | 2026-10-22 | NUEVO | 2026-10-22 |  | 7.6
VIALE 26 | P - T2 81 |  | Concreto | Matera sobre piso Torre 2 cubierta | 2026-10-06 | 10/13/2026 12:00:00 AM |  | 7 | 21 | 26.3 | 125 | AUTOCOMPAC | 21 | AUTOCOMPAC-21-7 | 2026-10-22 | NUEVO | 2026-10-22 |  | 5.3
VIALE 26 | P - T2 81 |  | Concreto | Matera sobre piso Torre 2 cubierta | 2026-10-06 | 10/13/2026 12:00:00 AM |  | 7 | 21 | 26.6 | 127 | AUTOCOMPAC | 21 | AUTOCOMPAC-21-7 | 2026-10-22 | NUEVO | 2026-10-22 |  | 5.6
VIALE 26 | P - T2 81 |  | Concreto | Matera sobre piso Torre 2 cubierta | 2026-10-06 | 10/13/2026 12:00:00 AM |  | 7 | 21 | 25.1 | 119 | AUTOCOMPAC | 21 | AUTOCOMPAC-21-7 | 2026-10-22 | NUEVO | 2026-10-22 |  | 4.1
VIALE 26 | PL 67 |  | Concreto | Vigas plataforma eje B entre el E del 1 al 2 | 2026-10-06 | 10/20/2026 12:00:00 AM |  | 14 | 21 | 24.2 | 115 | AUTOCOMPAC | 21 | AUTOCOMPAC-21-14 | 2026-10-22 | NUEVO | 2026-10-22 |  | 3.2
VIALE 26 | PL 67 |  | Concreto | Vigas plataforma eje B entre el E del 1 al 2 | 2026-10-06 | 10/20/2026 12:00:00 AM |  | 14 | 21 | 24.2 | 115 | AUTOCOMPAC | 21 | AUTOCOMPAC-21-14 | 2026-10-22 | NUEVO | 2026-10-22 |  | 3.2
VIALE 26 | PL 67 |  | Concreto | Vigas plataforma eje B entre el E del 1 al 2 | 2026-10-06 | 10/20/2026 12:00:00 AM |  | 14 | 21 | 25 | 119 | AUTOCOMPAC | 21 | AUTOCOMPAC-21-14 | 2026-10-22 | NUEVO | 2026-10-22 |  | 4
VIALE 26 | PL 67 |  | Concreto | Vigas plataforma eje B entre el E del 1 al 2 | 2026-10-06 | 10/13/2026 12:00:00 AM |  | 7 | 21 | 20.1 | 95 | AUTOCOMPAC | 21 | AUTOCOMPAC-21-7 | 2026-10-22 | NUEVO | 2026-10-22 |  | -0.9
VIALE 26 | PL 67 |  | Concreto | Vigas plataforma eje B entre el E del 1 al 2 | 2026-10-06 | 10/13/2026 12:00:00 AM |  | 7 | 21 | 18.9 | 90 | AUTOCOMPAC | 21 | AUTOCOMPAC-21-7 | 2026-10-22 | NUEVO | 2026-10-22 |  | -2.1
VIALE 26 | PL 67 |  | Concreto | Vigas plataforma eje B entre el E del 1 al 2 | 2026-10-06 | 10/13/2026 12:00:00 AM |  | 7 | 21 | 20.3 | 96 | AUTOCOMPAC | 21 | AUTOCOMPAC-21-7 | 2026-10-22 | NUEVO | 2026-10-22 |  | -0.7
VIALE 26 | P- T2 80 |  | Concreto | Sobre piso cubierta eje 2 al 8 entre J y F | 2026-10-05 | 10/19/2026 12:00:00 AM |  | 14 | 21 | 23.3 | 111 | AUTOCOMPAC | 21 | AUTOCOMPAC-21-14 | 2026-10-22 | NUEVO | 2026-10-22 |  | 2.3
VIALE 26 | P- T2 80 |  | Concreto | Sobre piso cubierta eje 2 al 8 entre J y F | 2026-10-05 | 10/19/2026 12:00:00 AM |  | 14 | 21 | 25.5 | 121 | AUTOCOMPAC | 21 | AUTOCOMPAC-21-14 | 2026-10-22 | NUEVO | 2026-10-22 |  | 4.5
VIALE 26 | P- T2 80 |  | Concreto | Sobre piso cubierta eje 2 al 8 entre J y F | 2026-10-05 | 10/19/2026 12:00:00 AM |  | 14 | 21 | 25.5 | 122 | AUTOCOMPAC | 21 | AUTOCOMPAC-21-14 | 2026-10-22 | NUEVO | 2026-10-22 |  | 4.5
VIALE 26 | P- T2 80 |  | Concreto | Sobre piso cubierta eje 2 al 8 entre J y F | 2026-10-05 | 10/12/2026 12:00:00 AM |  | 7 | 21 | 23 | 110 | AUTOCOMPAC | 21 | AUTOCOMPAC-21-7 | 2026-10-22 | NUEVO | 2026-10-22 |  | 2
VIALE 26 | P- T2 80 |  | Concreto | Sobre piso cubierta eje 2 al 8 entre J y F | 2026-10-05 | 10/12/2026 12:00:00 AM |  | 7 | 21 | 22.4 | 107 | AUTOCOMPAC | 21 | AUTOCOMPAC-21-7 | 2026-10-22 | NUEVO | 2026-10-22 |  | 1.4
VIALE 26 | P- T2 80 |  | Concreto | Sobre piso cubierta eje 2 al 8 entre J y F | 2026-10-05 | 10/12/2026 12:00:00 AM |  | 7 | 21 | 21.7 | 103 | AUTOCOMPAC | 21 | AUTOCOMPAC-21-7 | 2026-10-22 | NUEVO | 2026-10-22 |  | 0.7
VIALE 26 | PL 66 |  | Concreto | Muro plataforma eje 3A, Zarpa eje 6 entre A y F, Foso ascensor Eje 7 - A | 2026-10-05 | 10/19/2026 12:00:00 AM |  | 14 | 21 | 24.3 | 116 | MURO | 21 | MURO-21-14 | 2026-10-22 | NUEVO | 2026-10-22 | 16.24 | 3.3
VIALE 26 | PL 66 |  | Concreto | Muro plataforma eje 3A, Zarpa eje 6 entre A y F, Foso ascensor Eje 7 - A | 2026-10-05 | 10/19/2026 12:00:00 AM |  | 14 | 21 | 23.4 | 112 | MURO | 21 | MURO-21-14 | 2026-10-22 | NUEVO | 2026-10-22 | 16.24 | 2.4
VIALE 26 | PL 66 |  | Concreto | Muro plataforma eje 3A, Zarpa eje 6 entre A y F, Foso ascensor Eje 7 - A | 2026-10-05 | 10/19/2026 12:00:00 AM |  | 14 | 21 | 23.4 | 112 | MURO | 21 | MURO-21-14 | 2026-10-22 | NUEVO | 2026-10-22 | 16.24 | 2.4
VIALE 26 | PL 66 |  | Concreto | Muro plataforma eje 3A, Zarpa eje 6 entre A y F, Foso ascensor Eje 7 - A | 2026-10-05 | 10/12/2026 12:00:00 AM |  | 7 | 21 | 20.3 | 97 | MURO | 21 | MURO-21-7 | 2026-10-22 | NUEVO | 2026-10-22 | 13.86 | -0.7
VIALE 26 | PL 66 |  | Concreto | Muro plataforma eje 3A, Zarpa eje 6 entre A y F, Foso ascensor Eje 7 - A | 2026-10-05 | 10/12/2026 12:00:00 AM |  | 7 | 21 | 20 | 95 | MURO | 21 | MURO-21-7 | 2026-10-22 | NUEVO | 2026-10-22 | 13.86 | -1
VIALE 26 | PL 66 |  | Concreto | Muro plataforma eje 3A, Zarpa eje 6 entre A y F, Foso ascensor Eje 7 - A | 2026-10-05 | 10/12/2026 12:00:00 AM |  | 7 | 21 | 20.5 | 98 | MURO | 21 | MURO-21-7 | 2026-10-22 | NUEVO | 2026-10-22 | 13.86 | -0.5
VIALE 26 | PL 63 |  | Concreto | Vigas plataforma Piso 1 - Eje 12 al 8 F | 2026-10-02 | 10/16/2026 12:00:00 AM |  | 14 | 21 | 21.6 | 103 | AUTOCOMPAC | 21 | AUTOCOMPAC-21-14 | 2026-10-22 | NUEVO | 2026-10-22 |  | 0.6
VIALE 26 | PL 63 |  | Concreto | Vigas plataforma Piso 1 - Eje 12 al 8 F | 2026-10-02 | 10/16/2026 12:00:00 AM |  | 14 | 21 | 20.8 | 99 | AUTOCOMPAC | 21 | AUTOCOMPAC-21-14 | 2026-10-22 | NUEVO | 2026-10-22 |  | -0.2
VIALE 26 | PL 63 |  | Concreto | Vigas plataforma Piso 1 - Eje 12 al 8 F | 2026-10-02 | 10/16/2026 12:00:00 AM |  | 14 | 21 | 21 | 100 | AUTOCOMPAC | 21 | AUTOCOMPAC-21-14 | 2026-10-22 | NUEVO | 2026-10-22 |  | 0
VIALE 26 | PL 63 |  | Concreto | Vigas plataforma Piso 1 - Eje 12 al 8 F | 2026-10-02 | 10/9/2026 12:00:00 AM |  | 7 | 21 | 16.2 | 77 | AUTOCOMPAC | 21 | AUTOCOMPAC-21-7 | 2026-10-22 | NUEVO | 2026-10-22 |  | -4.8
VIALE 26 | PL 63 |  | Concreto | Vigas plataforma Piso 1 - Eje 12 al 8 F | 2026-10-02 | 10/9/2026 12:00:00 AM |  | 7 | 21 | 15.3 | 73 | AUTOCOMPAC | 21 | AUTOCOMPAC-21-7 | 2026-10-22 | NUEVO | 2026-10-22 |  | -5.7
VIALE 26 | PL 63 |  | Concreto | Vigas plataforma Piso 1 - Eje 12 al 8 F | 2026-10-02 | 10/9/2026 12:00:00 AM |  | 7 | 21 | 15.6 | 74 | AUTOCOMPAC | 21 | AUTOCOMPAC-21-7 | 2026-10-22 | NUEVO | 2026-10-22 |  | -5.4
VIALE 26 | PL 64 |  | Concreto | Placa plataforma 1 piso eje 12 al 8 -F | 2026-10-02 | 10/9/2026 12:00:00 AM |  | 7 | 21 | 16 | 76 | PLACA | 21 | PLACA-21-7 | 2026-10-22 | NUEVO | 2026-10-22 | 13.86 | -5
VIALE 26 | PL 64 |  | Concreto | Placa plataforma 1 piso eje 12 al 8 -F | 2026-10-02 | 10/9/2026 12:00:00 AM |  | 7 | 21 | 16.2 | 77 | PLACA | 21 | PLACA-21-7 | 2026-10-22 | NUEVO | 2026-10-22 | 13.86 | -4.8
VIALE 26 | PL 64 |  | Concreto | Placa plataforma 1 piso eje 12 al 8 -F | 2026-10-02 | 10/9/2026 12:00:00 AM |  | 7 | 21 | 15.8 | 75 | PLACA | 21 | PLACA-21-7 | 2026-10-22 | NUEVO | 2026-10-22 | 13.86 | -5.2
VIALE 26 | PL 64 |  | Concreto | Placa plataforma 1 piso eje 12 al 8 -F | 2026-10-02 | 10/8/2026 12:00:00 AM |  | 6 | 21 | 16.2 | 77 | PLACA | 21 | PLACA-21-6 | 2026-10-22 | NUEVO | 2026-10-22 | 12.76 | -4.8
VIALE 26 | PL 64 |  | Concreto | Placa plataforma 1 piso eje 12 al 8 -F | 2026-10-02 | 10/8/2026 12:00:00 AM |  | 6 | 21 | 15.9 | 76 | PLACA | 21 | PLACA-21-6 | 2026-10-22 | NUEVO | 2026-10-22 | 12.76 | -5.1
VIALE 26 | PL 64 |  | Concreto | Placa plataforma 1 piso eje 12 al 8 -F | 2026-10-02 | 10/8/2026 12:00:00 AM |  | 6 | 21 | 15.7 | 75 | PLACA | 21 | PLACA-21-6 | 2026-10-22 | NUEVO | 2026-10-22 | 12.76 | -5.3
VIALE 26 | PL 65 |  | Concreto | Muros plataforma sotano eje 5 al 4 al A - Foso ascensor eje 7 - A | 2026-10-02 | 10/16/2026 12:00:00 AM |  | 14 | 21 | 19.9 | 95 | MURO | 21 | MURO-21-14 | 2026-10-22 | NUEVO | 2026-10-22 | 16.24 | -1.1
VIALE 26 | PL 65 |  | Concreto | Muros plataforma sotano eje 5 al 4 al A - Foso ascensor eje 7 - A | 2026-10-02 | 10/16/2026 12:00:00 AM |  | 14 | 21 | 17.6 | 84 | MURO | 21 | MURO-21-14 | 2026-10-22 | NUEVO | 2026-10-22 | 16.24 | -3.4
VIALE 26 | PL 65 |  | Concreto | Muros plataforma sotano eje 5 al 4 al A - Foso ascensor eje 7 - A | 2026-10-02 | 10/16/2026 12:00:00 AM |  | 14 | 21 | 19.3 | 92 | MURO | 21 | MURO-21-14 | 2026-10-22 | NUEVO | 2026-10-22 | 16.24 | -1.7
VIALE 26 | PL 65 |  | Concreto | Muros plataforma sotano eje 5 al 4 al A - Foso ascensor eje 7 - A | 2026-10-02 | 10/9/2026 12:00:00 AM |  | 7 | 21 | 16.1 | 77 | MURO | 21 | MURO-21-7 | 2026-10-22 | NUEVO | 2026-10-22 | 13.86 | -4.9
VIALE 26 | PL 65 |  | Concreto | Muros plataforma sotano eje 5 al 4 al A - Foso ascensor eje 7 - A | 2026-10-02 | 10/9/2026 12:00:00 AM |  | 7 | 21 | 16.9 | 80 | MURO | 21 | MURO-21-7 | 2026-10-22 | NUEVO | 2026-10-22 | 13.86 | -4.1
VIALE 26 | PL 65 |  | Concreto | Muros plataforma sotano eje 5 al 4 al A - Foso ascensor eje 7 - A | 2026-10-02 | 10/9/2026 12:00:00 AM |  | 7 | 21 | 17.6 | 84 | MURO | 21 | MURO-21-7 | 2026-10-22 | NUEVO | 2026-10-22 | 13.86 | -3.4
VIALE 26 | SC 14 |  | Concreto | Columnas salon social 3 piso eje A al G -entre 1 y 3 | 2026-10-02 | 10/16/2026 12:00:00 AM |  | 14 | 21 | 16.3 | 78 | MURO | 21 | MURO-21-14 | 2026-10-22 | NUEVO | 2026-10-22 | 16.24 | -4.7
VIALE 26 | SC 14 |  | Concreto | Columnas salon social 3 piso eje A al G -entre 1 y 3 | 2026-10-02 | 10/16/2026 12:00:00 AM |  | 14 | 21 | 17.1 | 81 | MURO | 21 | MURO-21-14 | 2026-10-22 | NUEVO | 2026-10-22 | 16.24 | -3.9
VIALE 26 | SC 14 |  | Concreto | Columnas salon social 3 piso eje A al G -entre 1 y 3 | 2026-10-02 | 10/16/2026 12:00:00 AM |  | 14 | 21 | 15.3 | 73 | MURO | 21 | MURO-21-14 | 2026-10-22 | NUEVO | 2026-10-22 | 16.24 | -5.7
VIALE 26 | SC 14 |  | Concreto | Columnas salon social 3 piso eje A al G -entre 1 y 3 | 2026-10-02 | 10/9/2026 12:00:00 AM |  | 7 | 21 | 12.2 | 58 | MURO | 21 | MURO-21-7 | 2026-10-22 | NUEVO | 2026-10-22 | 13.86 | -8.8
VIALE 26 | SC 14 |  | Concreto | Columnas salon social 3 piso eje A al G -entre 1 y 3 | 2026-10-02 | 10/9/2026 12:00:00 AM |  | 7 | 21 | 12.7 | 61 | MURO | 21 | MURO-21-7 | 2026-10-22 | NUEVO | 2026-10-22 | 13.86 | -8.3
VIALE 26 | SC 14 |  | Concreto | Columnas salon social 3 piso eje A al G -entre 1 y 3 | 2026-10-02 | 10/9/2026 12:00:00 AM |  | 7 | 21 | 11.8 | 56 | MURO | 21 | MURO-21-7 | 2026-10-22 | NUEVO | 2026-10-22 | 13.86 | -9.2
VIALE 26 | PL 62 |  | Concreto | Plataforma muro eje 7 y 6 al F - Zarpa eje 3 y 4 al A - Ciclopeo eje 5 al A eje 5 al 4 al F, Zapatas eje 1 del B al D | 2026-10-01 | 10/15/2026 12:00:00 AM |  | 14 | 21 | 20.4 | 97 | MURO | 21 | MURO-21-14 | 2026-10-22 | NUEVO | 2026-10-22 | 16.24 | -0.6
VIALE 26 | PL 62 |  | Concreto | Plataforma muro eje 7 y 6 al F - Zarpa eje 3 y 4 al A - Ciclopeo eje 5 al A eje 5 al 4 al F, Zapatas eje 1 del B al D | 2026-10-01 | 10/15/2026 12:00:00 AM |  | 14 | 21 | 18.1 | 86 | MURO | 21 | MURO-21-14 | 2026-10-22 | NUEVO | 2026-10-22 | 16.24 | -2.9
VIALE 26 | PL 62 |  | Concreto | Plataforma muro eje 7 y 6 al F - Zarpa eje 3 y 4 al A - Ciclopeo eje 5 al A eje 5 al 4 al F, Zapatas eje 1 del B al D | 2026-10-01 | 10/15/2026 12:00:00 AM |  | 14 | 21 | 19.4 | 92 | MURO | 21 | MURO-21-14 | 2026-10-22 | NUEVO | 2026-10-22 | 16.24 | -1.6
VIALE 26 | PL 62 |  | Concreto | Plataforma muro eje 7 y 6 al F - Zarpa eje 3 y 4 al A - Ciclopeo eje 5 al A eje 5 al 4 al F, Zapatas eje 1 del B al D | 2026-10-01 | 10/8/2026 12:00:00 AM |  | 7 | 21 | 16.9 | 80 | MURO | 21 | MURO-21-7 | 2026-10-22 | NUEVO | 2026-10-22 | 13.86 | -4.1
VIALE 26 | PL 62 |  | Concreto | Plataforma muro eje 7 y 6 al F - Zarpa eje 3 y 4 al A - Ciclopeo eje 5 al A eje 5 al 4 al F, Zapatas eje 1 del B al D | 2026-10-01 | 10/8/2026 12:00:00 AM |  | 7 | 21 | 14.6 | 70 | MURO | 21 | MURO-21-7 | 2026-10-22 | NUEVO | 2026-10-22 | 13.86 | -6.4
VIALE 26 | PL 62 |  | Concreto | Plataforma muro eje 7 y 6 al F - Zarpa eje 3 y 4 al A - Ciclopeo eje 5 al A eje 5 al 4 al F, Zapatas eje 1 del B al D | 2026-10-01 | 10/8/2026 12:00:00 AM |  | 7 | 21 | 15.7 | 75 | MURO | 21 | MURO-21-7 | 2026-10-22 | NUEVO | 2026-10-22 | 13.86 | -5.3
VIALE 26 | PL 61 |  | Concreto | Plataforma A Columnas eje 2 del A al D, ciclopeo eje 5 al 4 sobre A y F - Plataforma B muro eje 7 al 8 F | 2026-09-30 | 10/14/2026 12:00:00 AM |  | 14 | 21 | 17.3 | 82 | MURO | 21 | MURO-21-14 | 2026-10-22 | NUEVO | 2026-10-22 | 16.24 | -3.7
VIALE 26 | PL 61 |  | Concreto | Plataforma A Columnas eje 2 del A al D, ciclopeo eje 5 al 4 sobre A y F - Plataforma B muro eje 7 al 8 F | 2026-09-30 | 10/14/2026 12:00:00 AM |  | 14 | 21 | 16.5 | 78 | MURO | 21 | MURO-21-14 | 2026-10-22 | NUEVO | 2026-10-22 | 16.24 | -4.5
VIALE 26 | PL 61 |  | Concreto | Plataforma A Columnas eje 2 del A al D, ciclopeo eje 5 al 4 sobre A y F - Plataforma B muro eje 7 al 8 F | 2026-09-30 | 10/14/2026 12:00:00 AM |  | 14 | 21 | 15.3 | 73 | MURO | 21 | MURO-21-14 | 2026-10-22 | NUEVO | 2026-10-22 | 16.24 | -5.7
VIALE 26 | PL 61 |  | Concreto | Plataforma A Columnas eje 2 del A al D, ciclopeo eje 5 al 4 sobre A y F - Plataforma B muro eje 7 al 8 F | 2026-09-30 | 10/8/2026 12:00:00 AM |  | 8 | 21 | 13.6 | 65 | MURO | 21 | MURO-21-8 | 2026-10-22 | NUEVO | 2026-10-22 | 14.2 | -7.4
VIALE 26 | PL 61 |  | Concreto | Plataforma A Columnas eje 2 del A al D, ciclopeo eje 5 al 4 sobre A y F - Plataforma B muro eje 7 al 8 F | 2026-09-30 | 10/8/2026 12:00:00 AM |  | 8 | 21 | 13.6 | 65 | MURO | 21 | MURO-21-8 | 2026-10-22 | NUEVO | 2026-10-22 | 14.2 | -7.4
VIALE 26 | PL 61 |  | Concreto | Plataforma A Columnas eje 2 del A al D, ciclopeo eje 5 al 4 sobre A y F - Plataforma B muro eje 7 al 8 F | 2026-09-30 | 10/8/2026 12:00:00 AM |  | 8 | 21 | 13.7 | 65 | MURO | 21 | MURO-21-8 | 2026-10-22 | NUEVO | 2026-10-22 | 14.2 | -7.3
VIALE 26 | P-T2 79 |  | Concreto | Sobrepiso cubierta eje 8 al 14 entre J Y F ejes 12 al 15 entre F Y A | 2026-09-29 | 10/13/2026 12:00:00 AM |  | 14 | 21 | 30.6 | 146 | AUTOCOMPAC | 21 | AUTOCOMPAC-21-14 | 2026-10-22 | NUEVO | 2026-10-22 |  | 9.6
VIALE 26 | P-T2 79 |  | Concreto | Sobrepiso cubierta eje 8 al 14 entre J Y F ejes 12 al 15 entre F Y A | 2026-09-29 | 10/13/2026 12:00:00 AM |  | 14 | 21 | 30.4 | 145 | AUTOCOMPAC | 21 | AUTOCOMPAC-21-14 | 2026-10-22 | NUEVO | 2026-10-22 |  | 9.4
VIALE 26 | P-T2 79 |  | Concreto | Sobrepiso cubierta eje 8 al 14 entre J Y F ejes 12 al 15 entre F Y A | 2026-09-29 | 10/13/2026 12:00:00 AM |  | 14 | 21 | 30.7 | 146 | AUTOCOMPAC | 21 | AUTOCOMPAC-21-14 | 2026-10-22 | NUEVO | 2026-10-22 |  | 9.7
VIALE 26 | P-T2 79 |  | Concreto | Sobrepiso cubierta eje 8 al 14 entre J Y F ejes 12 al 15 entre F Y A | 2026-09-29 | 10/8/2026 12:00:00 AM |  | 9 | 21 | 26 | 124 | AUTOCOMPAC | 21 | AUTOCOMPAC-21-9 | 2026-10-22 | NUEVO | 2026-10-22 |  | 5
VIALE 26 | P-T2 79 |  | Concreto | Sobrepiso cubierta eje 8 al 14 entre J Y F ejes 12 al 15 entre F Y A | 2026-09-29 | 10/8/2026 12:00:00 AM |  | 9 | 21 | 26.6 | 126 | AUTOCOMPAC | 21 | AUTOCOMPAC-21-9 | 2026-10-22 | NUEVO | 2026-10-22 |  | 5.6
VIALE 26 | P-T2 79 |  | Concreto | Sobrepiso cubierta eje 8 al 14 entre J Y F ejes 12 al 15 entre F Y A | 2026-09-29 | 10/8/2026 12:00:00 AM |  | 9 | 21 | 27.8 | 132 | AUTOCOMPAC | 21 | AUTOCOMPAC-21-9 | 2026-10-22 | NUEVO | 2026-10-22 |  | 6.8
VIALE 26 | PL 60 |  | Concreto | Zarpa eje 6 al 7 entre F - Muro plataforma A eje 5 al 3 - A | 2026-09-29 | 10/13/2026 12:00:00 AM |  | 14 | 21 | 20.1 | 96 | MURO | 21 | MURO-21-14 | 2026-10-22 | NUEVO | 2026-10-22 | 16.24 | -0.9
VIALE 26 | PL 60 |  | Concreto | Zarpa eje 6 al 7 entre F - Muro plataforma A eje 5 al 3 - A | 2026-09-29 | 10/13/2026 12:00:00 AM |  | 14 | 21 | 23.5 | 112 | MURO | 21 | MURO-21-14 | 2026-10-22 | NUEVO | 2026-10-22 | 16.24 | 2.5
VIALE 26 | PL 60 |  | Concreto | Zarpa eje 6 al 7 entre F - Muro plataforma A eje 5 al 3 - A | 2026-09-29 | 10/13/2026 12:00:00 AM |  | 14 | 21 | 22.1 | 105 | MURO | 21 | MURO-21-14 | 2026-10-22 | NUEVO | 2026-10-22 | 16.24 | 1.1
VIALE 26 | PL 60 |  | Concreto | Zarpa eje 6 al 7 entre F - Muro plataforma A eje 5 al 3 - A | 2026-09-29 | 10/8/2026 12:00:00 AM |  | 9 | 21 | 16 | 76 | MURO | 21 | MURO-21-9 | 2026-10-22 | NUEVO | 2026-10-22 | 14.54 | -5
VIALE 26 | PL 60 |  | Concreto | Zarpa eje 6 al 7 entre F - Muro plataforma A eje 5 al 3 - A | 2026-09-29 | 10/8/2026 12:00:00 AM |  | 9 | 21 | 17.9 | 85 | MURO | 21 | MURO-21-9 | 2026-10-22 | NUEVO | 2026-10-22 | 14.54 | -3.1
VIALE 26 | PL 60 |  | Concreto | Zarpa eje 6 al 7 entre F - Muro plataforma A eje 5 al 3 - A | 2026-09-29 | 10/8/2026 12:00:00 AM |  | 9 | 21 | 16.3 | 78 | MURO | 21 | MURO-21-9 | 2026-10-22 | NUEVO | 2026-10-22 | 14.54 | -4.7
VIALE 26 | P-T2 78 |  | Concreto | Sobre piso cubierta eje 11 al 15 entre AYJ T2 | 2026-09-28 | 10/12/2026 12:00:00 AM |  | 14 | 21 | 30.4 | 145 | AUTOCOMPAC | 21 | AUTOCOMPAC-21-14 | 2026-10-22 | NUEVO | 2026-10-22 |  | 9.4
VIALE 26 | P-T2 78 |  | Concreto | Sobre piso cubierta eje 11 al 15 entre AYJ T2 | 2026-09-28 | 10/12/2026 12:00:00 AM |  | 14 | 21 | 31.4 | 150 | AUTOCOMPAC | 21 | AUTOCOMPAC-21-14 | 2026-10-22 | NUEVO | 2026-10-22 |  | 10.4
VIALE 26 | P-T2 78 |  | Concreto | Sobre piso cubierta eje 11 al 15 entre AYJ T2 | 2026-09-28 | 10/12/2026 12:00:00 AM |  | 14 | 21 | 30.6 | 146 | AUTOCOMPAC | 21 | AUTOCOMPAC-21-14 | 2026-10-22 | NUEVO | 2026-10-22 |  | 9.6
VIALE 26 | P-T2 78 |  | Concreto | Sobre piso cubierta eje 11 al 15 entre AYJ T2 | 2026-09-28 | 10/5/2026 12:00:00 AM |  | 7 | 21 | 27.4 | 130 | AUTOCOMPAC | 21 | AUTOCOMPAC-21-7 | 2026-10-22 | NUEVO | 2026-10-22 |  | 6.4
VIALE 26 | P-T2 78 |  | Concreto | Sobre piso cubierta eje 11 al 15 entre AYJ T2 | 2026-09-28 | 10/5/2026 12:00:00 AM |  | 7 | 21 | 26.6 | 126 | AUTOCOMPAC | 21 | AUTOCOMPAC-21-7 | 2026-10-22 | NUEVO | 2026-10-22 |  | 5.6
VIALE 26 | P-T2 78 |  | Concreto | Sobre piso cubierta eje 11 al 15 entre AYJ T2 | 2026-09-28 | 10/5/2026 12:00:00 AM |  | 7 | 21 | 25.7 | 122 | AUTOCOMPAC | 21 | AUTOCOMPAC-21-7 | 2026-10-22 | NUEVO | 2026-10-22 |  | 4.7
VIALE 26 | PL 57 |  | Concreto | Vigas plataforma 1 piso eje 12 entre D,C,F | 2026-09-28 | 10/12/2026 12:00:00 AM |  | 14 | 21 | 23.4 | 111 | AUTOCOMPAC | 21 | AUTOCOMPAC-21-14 | 2026-10-22 | NUEVO | 2026-10-22 |  | 2.4
VIALE 26 | PL 57 |  | Concreto | Vigas plataforma 1 piso eje 12 entre D,C,F | 2026-09-28 | 10/12/2026 12:00:00 AM |  | 14 | 21 | 24.2 | 115 | AUTOCOMPAC | 21 | AUTOCOMPAC-21-14 | 2026-10-22 | NUEVO | 2026-10-22 |  | 3.2
VIALE 26 | PL 57 |  | Concreto | Vigas plataforma 1 piso eje 12 entre D,C,F | 2026-09-28 | 10/12/2026 12:00:00 AM |  | 14 | 21 | 24.2 | 115 | AUTOCOMPAC | 21 | AUTOCOMPAC-21-14 | 2026-10-22 | NUEVO | 2026-10-22 |  | 3.2
VIALE 26 | PL 57 |  | Concreto | Vigas plataforma 1 piso eje 12 entre D,C,F | 2026-09-28 | 10/5/2026 12:00:00 AM |  | 7 | 21 | 20.3 | 97 | AUTOCOMPAC | 21 | AUTOCOMPAC-21-7 | 2026-10-22 | NUEVO | 2026-10-22 |  | -0.7
VIALE 26 | PL 57 |  | Concreto | Vigas plataforma 1 piso eje 12 entre D,C,F | 2026-09-28 | 10/5/2026 12:00:00 AM |  | 7 | 21 | 18.4 | 88 | AUTOCOMPAC | 21 | AUTOCOMPAC-21-7 | 2026-10-22 | NUEVO | 2026-10-22 |  | -2.6
VIALE 26 | PL 57 |  | Concreto | Vigas plataforma 1 piso eje 12 entre D,C,F | 2026-09-28 | 10/5/2026 12:00:00 AM |  | 7 | 21 | 20.8 | 99 | AUTOCOMPAC | 21 | AUTOCOMPAC-21-7 | 2026-10-22 | NUEVO | 2026-10-22 |  | -0.2
VIALE 26 | PL 58 |  | Concreto | Placa plataforma 1 piso eje 12 entre D,C,F | 2026-09-28 | 10/5/2026 12:00:00 AM |  | 7 | 21 | 21.5 | 102 | PLACA | 21 | PLACA-21-7 | 2026-10-22 | NUEVO | 2026-10-22 | 13.86 | 0.5
VIALE 26 | PL 58 |  | Concreto | Placa plataforma 1 piso eje 12 entre D,C,F | 2026-09-28 | 10/5/2026 12:00:00 AM |  | 7 | 21 | 22.5 | 107 | PLACA | 21 | PLACA-21-7 | 2026-10-22 | NUEVO | 2026-10-22 | 13.86 | 1.5
VIALE 26 | PL 58 |  | Concreto | Placa plataforma 1 piso eje 12 entre D,C,F | 2026-09-28 | 10/5/2026 12:00:00 AM |  | 7 | 21 | 22.3 | 106 | PLACA | 21 | PLACA-21-7 | 2026-10-22 | NUEVO | 2026-10-22 | 13.86 | 1.3
VIALE 26 | PL 58 |  | Concreto | Placa plataforma 1 piso eje 12 entre D,C,F | 2026-09-28 | 10/1/2026 12:00:00 AM |  | 3 | 21 | 20.1 | 96 | PLACA | 21 | PLACA-21-3 | 2026-10-22 | NUEVO | 2026-10-22 | 9.45 | -0.9
VIALE 26 | PL 58 |  | Concreto | Placa plataforma 1 piso eje 12 entre D,C,F | 2026-09-28 | 10/1/2026 12:00:00 AM |  | 3 | 21 | 24.7 | 118 | PLACA | 21 | PLACA-21-3 | 2026-10-22 | NUEVO | 2026-10-22 | 9.45 | 3.7
VIALE 26 | PL 58 |  | Concreto | Placa plataforma 1 piso eje 12 entre D,C,F | 2026-09-28 | 10/1/2026 12:00:00 AM |  | 3 | 21 | 18.6 | 88 | PLACA | 21 | PLACA-21-3 | 2026-10-22 | NUEVO | 2026-10-22 | 9.45 | -2.4
VIALE 26 | PL 59 |  | Concreto | Muros plataforma 1 piso eje 7 con F Zarpa eje 6 con F | 2026-09-28 | 10/12/2026 12:00:00 AM |  | 14 | 21 | 27.3 | 130 | MURO | 21 | MURO-21-14 | 2026-10-22 | NUEVO | 2026-10-22 | 16.24 | 6.3
VIALE 26 | PL 59 |  | Concreto | Muros plataforma 1 piso eje 7 con F Zarpa eje 6 con F | 2026-09-28 | 10/12/2026 12:00:00 AM |  | 14 | 21 | 23.4 | 111 | MURO | 21 | MURO-21-14 | 2026-10-22 | NUEVO | 2026-10-22 | 16.24 | 2.4
VIALE 26 | PL 59 |  | Concreto | Muros plataforma 1 piso eje 7 con F Zarpa eje 6 con F | 2026-09-28 | 10/12/2026 12:00:00 AM |  | 14 | 21 | 28.7 | 137 | MURO | 21 | MURO-21-14 | 2026-10-22 | NUEVO | 2026-10-22 | 16.24 | 7.7
VIALE 26 | PL 59 |  | Concreto | Muros plataforma 1 piso eje 7 con F Zarpa eje 6 con F | 2026-09-28 | 10/5/2026 12:00:00 AM |  | 7 | 21 | 24.3 | 116 | MURO | 21 | MURO-21-7 | 2026-10-22 | NUEVO | 2026-10-22 | 13.86 | 3.3
VIALE 26 | PL 59 |  | Concreto | Muros plataforma 1 piso eje 7 con F Zarpa eje 6 con F | 2026-09-28 | 10/5/2026 12:00:00 AM |  | 7 | 21 | 25.2 | 120 | MURO | 21 | MURO-21-7 | 2026-10-22 | NUEVO | 2026-10-22 | 13.86 | 4.2
VIALE 26 | PL 59 |  | Concreto | Muros plataforma 1 piso eje 7 con F Zarpa eje 6 con F | 2026-09-28 | 10/5/2026 12:00:00 AM |  | 7 | 21 | 24 | 114 | MURO | 21 | MURO-21-7 | 2026-10-22 | NUEVO | 2026-10-22 | 13.86 | 3
VIALE 26 | SC 12 |  | Concreto | Placa salon social eje B al I entre 1 y 3 | 2026-09-28 | 10/5/2026 12:00:00 AM |  | 7 | 21 | 22.7 | 108 | PLACA | 21 | PLACA-21-7 | 2026-10-22 | NUEVO | 2026-10-22 | 13.86 | 1.7
VIALE 26 | SC 12 |  | Concreto | Placa salon social eje B al I entre 1 y 3 | 2026-09-28 | 10/5/2026 12:00:00 AM |  | 7 | 21 | 22.3 | 106 | PLACA | 21 | PLACA-21-7 | 2026-10-22 | NUEVO | 2026-10-22 | 13.86 | 1.3
VIALE 26 | SC 12 |  | Concreto | Placa salon social eje B al I entre 1 y 3 | 2026-09-28 | 10/5/2026 12:00:00 AM |  | 7 | 21 | 22.7 | 108 | PLACA | 21 | PLACA-21-7 | 2026-10-22 | NUEVO | 2026-10-22 | 13.86 | 1.7
VIALE 26 | SC 12 |  | Concreto | Placa salon social eje B al I entre 1 y 3 | 2026-09-28 | 10/1/2026 12:00:00 AM |  | 3 | 21 | 17.5 | 84 | PLACA | 21 | PLACA-21-3 | 2026-10-22 | NUEVO | 2026-10-22 | 9.45 | -3.5
VIALE 26 | SC 12 |  | Concreto | Placa salon social eje B al I entre 1 y 3 | 2026-09-28 | 10/1/2026 12:00:00 AM |  | 3 | 21 | 17.9 | 85 | PLACA | 21 | PLACA-21-3 | 2026-10-22 | NUEVO | 2026-10-22 | 9.45 | -3.1
VIALE 26 | SC 12 |  | Concreto | Placa salon social eje B al I entre 1 y 3 | 2026-09-28 | 10/1/2026 12:00:00 AM |  | 3 | 21 | 22.4 | 106 | PLACA | 21 | PLACA-21-3 | 2026-10-22 | NUEVO | 2026-10-22 | 9.45 | 1.4
VIALE 26 | SC 13 |  | Concreto | Placa salon social eje B al I entre 1 y 3 | 2026-09-28 | 10/5/2026 12:00:00 AM |  | 7 | 21 | 24.3 | 116 | PLACA | 21 | PLACA-21-7 | 2026-10-22 | NUEVO | 2026-10-22 | 13.86 | 3.3
VIALE 26 | SC 13 |  | Concreto | Placa salon social eje B al I entre 1 y 3 | 2026-09-28 | 10/5/2026 12:00:00 AM |  | 7 | 21 | 23.1 | 110 | PLACA | 21 | PLACA-21-7 | 2026-10-22 | NUEVO | 2026-10-22 | 13.86 | 2.1
VIALE 26 | SC 13 |  | Concreto | Placa salon social eje B al I entre 1 y 3 | 2026-09-28 | 10/5/2026 12:00:00 AM |  | 7 | 21 | 23.5 | 112 | PLACA | 21 | PLACA-21-7 | 2026-10-22 | NUEVO | 2026-10-22 | 13.86 | 2.5
VIALE 26 | SC 13 |  | Concreto | Placa salon social eje B al I entre 1 y 3 | 2026-09-28 | 10/1/2026 12:00:00 AM |  | 3 | 21 | 19.6 | 93 | PLACA | 21 | PLACA-21-3 | 2026-10-22 | NUEVO | 2026-10-22 | 9.45 | -1.4
VIALE 26 | SC 13 |  | Concreto | Placa salon social eje B al I entre 1 y 3 | 2026-09-28 | 10/1/2026 12:00:00 AM |  | 3 | 21 | 19.9 | 95 | PLACA | 21 | PLACA-21-3 | 2026-10-22 | NUEVO | 2026-10-22 | 9.45 | -1.1
VIALE 26 | SC 13 |  | Concreto | Placa salon social eje B al I entre 1 y 3 | 2026-09-28 | 10/1/2026 12:00:00 AM |  | 3 | 21 | 18 | 86 | PLACA | 21 | PLACA-21-3 | 2026-10-22 | NUEVO | 2026-10-22 | 9.45 | -3
VIALE 26 | P-T2 77 |  | Concreto | Cargue impermeabilizacion cubierta T2 eje 1 -11 entre A-C | 2026-09-25 | 10/9/2026 12:00:00 AM |  | 14 | 21 | 14.3 | 68 | AUTOCOMPAC | 21 | AUTOCOMPAC-21-14 | 2026-10-22 | NUEVO | 2026-10-22 |  | -6.7
VIALE 26 | P-T2 77 |  | Concreto | Cargue impermeabilizacion cubierta T2 eje 1 -11 entre A-C | 2026-09-25 | 10/9/2026 12:00:00 AM |  | 14 | 21 | 12.3 | 58 | AUTOCOMPAC | 21 | AUTOCOMPAC-21-14 | 2026-10-22 | NUEVO | 2026-10-22 |  | -8.7
VIALE 26 | P-T2 77 |  | Concreto | Cargue impermeabilizacion cubierta T2 eje 1 -11 entre A-C | 2026-09-25 | 10/9/2026 12:00:00 AM |  | 14 | 21 | 13.9 | 66 | AUTOCOMPAC | 21 | AUTOCOMPAC-21-14 | 2026-10-22 | NUEVO | 2026-10-22 |  | -7.1
VIALE 26 | P-T2 77 |  | Concreto | Cargue impermeabilizacion cubierta T2 eje 1 -11 entre A-C | 2026-09-25 | 10/2/2026 12:00:00 AM |  | 7 | 21 | 14.1 | 67 | AUTOCOMPAC | 21 | AUTOCOMPAC-21-7 | 2026-10-22 | NUEVO | 2026-10-22 |  | -6.9
VIALE 26 | P-T2 77 |  | Concreto | Cargue impermeabilizacion cubierta T2 eje 1 -11 entre A-C | 2026-09-25 | 10/2/2026 12:00:00 AM |  | 7 | 21 | 12.3 | 58 | AUTOCOMPAC | 21 | AUTOCOMPAC-21-7 | 2026-10-22 | NUEVO | 2026-10-22 |  | -8.7
VIALE 26 | P-T2 77 |  | Concreto | Cargue impermeabilizacion cubierta T2 eje 1 -11 entre A-C | 2026-09-25 | 10/2/2026 12:00:00 AM |  | 7 | 21 | 12.9 | 61 | AUTOCOMPAC | 21 | AUTOCOMPAC-21-7 | 2026-10-22 | NUEVO | 2026-10-22 |  | -8.1
VIALE 26 | PL56 |  | Concreto | Muro plataforma 1 piso eje 12-F Zarpa eje 7-F | 2026-09-25 | 10/9/2026 12:00:00 AM |  | 14 | 21 | 25.1 | 119 | MURO | 21 | MURO-21-14 | 2026-10-22 | NUEVO | 2026-10-22 | 16.24 | 4.1
VIALE 26 | PL56 |  | Concreto | Muro plataforma 1 piso eje 12-F Zarpa eje 7-F | 2026-09-25 | 10/9/2026 12:00:00 AM |  | 14 | 21 | 27.7 | 132 | MURO | 21 | MURO-21-14 | 2026-10-22 | NUEVO | 2026-10-22 | 16.24 | 6.7
VIALE 26 | PL56 |  | Concreto | Muro plataforma 1 piso eje 12-F Zarpa eje 7-F | 2026-09-25 | 10/9/2026 12:00:00 AM |  | 14 | 21 | 24.5 | 116 | MURO | 21 | MURO-21-14 | 2026-10-22 | NUEVO | 2026-10-22 | 16.24 | 3.5
VIALE 26 | PL56 |  | Concreto | Muro plataforma 1 piso eje 12-F Zarpa eje 7-F | 2026-09-25 | 10/2/2026 12:00:00 AM |  | 7 | 21 | 21.7 | 104 | MURO | 21 | MURO-21-7 | 2026-10-22 | NUEVO | 2026-10-22 | 13.86 | 0.7
VIALE 26 | PL56 |  | Concreto | Muro plataforma 1 piso eje 12-F Zarpa eje 7-F | 2026-09-25 | 10/2/2026 12:00:00 AM |  | 7 | 21 | 19.8 | 94 | MURO | 21 | MURO-21-7 | 2026-10-22 | NUEVO | 2026-10-22 | 13.86 | -1.2
VIALE 26 | PL56 |  | Concreto | Muro plataforma 1 piso eje 12-F Zarpa eje 7-F | 2026-09-25 | 10/2/2026 12:00:00 AM |  | 7 | 21 | 22.3 | 106 | MURO | 21 | MURO-21-7 | 2026-10-22 | NUEVO | 2026-10-22 | 13.86 | 1.3
VIALE 26 | PL55 |  | Concreto | Muro plataforma B ejes 8 al 9 F Zarpa 11 al 12 F | 2026-09-24 | 10/8/2026 12:00:00 AM |  | 14 | 21 | 11.4 | 54 | MURO | 21 | MURO-21-14 | 2026-10-22 | NUEVO | 2026-10-22 | 16.24 | -9.6
VIALE 26 | PL55 |  | Concreto | Muro plataforma B ejes 8 al 9 F Zarpa 11 al 12 F | 2026-09-24 | 10/8/2026 12:00:00 AM |  | 14 | 21 | 11.1 | 53 | MURO | 21 | MURO-21-14 | 2026-10-22 | NUEVO | 2026-10-22 | 16.24 | -9.9
VIALE 26 | PL55 |  | Concreto | Muro plataforma B ejes 8 al 9 F Zarpa 11 al 12 F | 2026-09-24 | 10/8/2026 12:00:00 AM |  | 14 | 21 | 12 | 57 | MURO | 21 | MURO-21-14 | 2026-10-22 | NUEVO | 2026-10-22 | 16.24 | -9
VIALE 26 | PL55 |  | Concreto | Muro plataforma B ejes 8 al 9 F Zarpa 11 al 12 F | 2026-09-24 | 10/1/2026 12:00:00 AM |  | 7 | 21 | 11.9 | 56 | MURO | 21 | MURO-21-7 | 2026-10-22 | NUEVO | 2026-10-22 | 13.86 | -9.1
VIALE 26 | PL55 |  | Concreto | Muro plataforma B ejes 8 al 9 F Zarpa 11 al 12 F | 2026-09-24 | 10/1/2026 12:00:00 AM |  | 7 | 21 | 10.4 | 50 | MURO | 21 | MURO-21-7 | 2026-10-22 | NUEVO | 2026-10-22 | 13.86 | -10.6
VIALE 26 | PL55 |  | Concreto | Muro plataforma B ejes 8 al 9 F Zarpa 11 al 12 F | 2026-09-24 | 10/1/2026 12:00:00 AM |  | 7 | 21 | 10.5 | 50 | MURO | 21 | MURO-21-7 | 2026-10-22 | NUEVO | 2026-10-22 | 13.86 | -10.5
VIALE 26 | PL-52 |  | Concreto | Plataforma P1 vigas eje 5-3 entre A-C | 2026-09-23 | 10/7/2026 12:00:00 AM |  | 14 | 21 | 25.3 | 121 | AUTOCOMPAC | 21 | AUTOCOMPAC-21-14 | 2026-10-22 | NUEVO | 2026-10-22 |  | 4.3
VIALE 26 | PL-52 |  | Concreto | Plataforma P1 vigas eje 5-3 entre A-C | 2026-09-23 | 10/7/2026 12:00:00 AM |  | 14 | 21 | 25.8 | 123 | AUTOCOMPAC | 21 | AUTOCOMPAC-21-14 | 2026-10-22 | NUEVO | 2026-10-22 |  | 4.8
VIALE 26 | PL-52 |  | Concreto | Plataforma P1 vigas eje 5-3 entre A-C | 2026-09-23 | 10/7/2026 12:00:00 AM |  | 14 | 21 | 24.6 | 117 | AUTOCOMPAC | 21 | AUTOCOMPAC-21-14 | 2026-10-22 | NUEVO | 2026-10-22 |  | 3.6
VIALE 26 | PL-52 |  | Concreto | Plataforma P1 vigas eje 5-3 entre A-C | 2026-09-23 | 9/30/2026 12:00:00 AM |  | 7 | 21 | 22.1 | 105 | AUTOCOMPAC | 21 | AUTOCOMPAC-21-7 | 2026-10-22 | NUEVO | 2026-10-22 |  | 1.1
VIALE 26 | PL-52 |  | Concreto | Plataforma P1 vigas eje 5-3 entre A-C | 2026-09-23 | 9/30/2026 12:00:00 AM |  | 7 | 21 | 21.9 | 104 | AUTOCOMPAC | 21 | AUTOCOMPAC-21-7 | 2026-10-22 | NUEVO | 2026-10-22 |  | 0.9
VIALE 26 | PL-52 |  | Concreto | Plataforma P1 vigas eje 5-3 entre A-C | 2026-09-23 | 9/30/2026 12:00:00 AM |  | 7 | 21 | 21.9 | 104 | AUTOCOMPAC | 21 | AUTOCOMPAC-21-7 | 2026-10-22 | NUEVO | 2026-10-22 |  | 0.9
VIALE 26 | PL-53 |  | Concreto | Plataforma P1 placa eje 5-3 entre C-E | 2026-09-23 | 9/28/2026 12:00:00 AM |  | 5 | 21 | 21.3 | 101 | PLACA | 21 | PLACA-21-5 | 2026-10-22 | NUEVO | 2026-10-22 | 11.65 | 0.3
VIALE 26 | PL-53 |  | Concreto | Plataforma P1 placa eje 5-3 entre C-E | 2026-09-23 | 9/28/2026 12:00:00 AM |  | 5 | 21 | 22.2 | 106 | PLACA | 21 | PLACA-21-5 | 2026-10-22 | NUEVO | 2026-10-22 | 11.65 | 1.2
VIALE 26 | PL-53 |  | Concreto | Plataforma P1 placa eje 5-3 entre C-E | 2026-09-23 | 9/28/2026 12:00:00 AM |  | 5 | 21 | 21.8 | 104 | PLACA | 21 | PLACA-21-5 | 2026-10-22 | NUEVO | 2026-10-22 | 11.65 | 0.8
VIALE 26 | PL-54 |  | Concreto | Muro y zarpa plataforma eje 9-10 entre F, zarpa 9-8 eje F | 2026-09-23 | 10/7/2026 12:00:00 AM |  | 14 | 21 | 20.2 | 96 | MURO | 21 | MURO-21-14 | 2026-10-22 | NUEVO | 2026-10-22 | 16.24 | -0.8
VIALE 26 | PL-54 |  | Concreto | Muro y zarpa plataforma eje 9-10 entre F, zarpa 9-8 eje F | 2026-09-23 | 10/7/2026 12:00:00 AM |  | 14 | 21 | 20.4 | 97 | MURO | 21 | MURO-21-14 | 2026-10-22 | NUEVO | 2026-10-22 | 16.24 | -0.6
VIALE 26 | PL-54 |  | Concreto | Muro y zarpa plataforma eje 9-10 entre F, zarpa 9-8 eje F | 2026-09-23 | 10/7/2026 12:00:00 AM |  | 14 | 21 | 16.5 | 78 | MURO | 21 | MURO-21-14 | 2026-10-22 | NUEVO | 2026-10-22 | 16.24 | -4.5
VIALE 26 | PL-54 |  | Concreto | Muro y zarpa plataforma eje 9-10 entre F, zarpa 9-8 eje F | 2026-09-23 | 9/30/2026 12:00:00 AM |  | 7 | 21 | 12.9 | 62 | MURO | 21 | MURO-21-7 | 2026-10-22 | NUEVO | 2026-10-22 | 13.86 | -8.1
VIALE 26 | PL-54 |  | Concreto | Muro y zarpa plataforma eje 9-10 entre F, zarpa 9-8 eje F | 2026-09-23 | 9/30/2026 12:00:00 AM |  | 7 | 21 | 16.3 | 78 | MURO | 21 | MURO-21-7 | 2026-10-22 | NUEVO | 2026-10-22 | 13.86 | -4.7
VIALE 26 | PL-54 |  | Concreto | Muro y zarpa plataforma eje 9-10 entre F, zarpa 9-8 eje F | 2026-09-23 | 9/30/2026 12:00:00 AM |  | 7 | 21 | 14.4 | 68 | MURO | 21 | MURO-21-7 | 2026-10-22 | NUEVO | 2026-10-22 | 13.86 | -6.6
VIALE 26 | PL-51 |  | Concreto | Muros plataforma eje 10 y 11 - F, muro contención 2 | 2026-09-22 | 10/20/2026 12:00:00 AM |  | 28 | 21 | 33.4 | 159 | MURO | 21 | MURO-21-28 | 2026-10-22 | NUEVO | 2026-10-22 | 21 | 12.4
VIALE 26 | PL-51 |  | Concreto | Muros plataforma eje 10 y 11 - F, muro contención 2 | 2026-09-22 | 10/20/2026 12:00:00 AM |  | 28 | 21 | 33.7 | 160 | MURO | 21 | MURO-21-28 | 2026-10-22 | NUEVO | 2026-10-22 | 21 | 12.7
VIALE 26 | PL-51 |  | Concreto | Muros plataforma eje 10 y 11 - F, muro contención 2 | 2026-09-22 | 10/20/2026 12:00:00 AM |  | 28 | 21 | 36.1 | 172 | MURO | 21 | MURO-21-28 | 2026-10-22 | NUEVO | 2026-10-22 | 21 | 15.1
VIALE 26 | PL-51 |  | Concreto | Muros plataforma eje 10 y 11 - F, muro contención 2 | 2026-09-22 | 10/6/2026 12:00:00 AM |  | 14 | 21 | 27.4 | 131 | MURO | 21 | MURO-21-14 | 2026-10-22 | NUEVO | 2026-10-22 | 16.24 | 6.4
VIALE 26 | PL-51 |  | Concreto | Muros plataforma eje 10 y 11 - F, muro contención 2 | 2026-09-22 | 10/6/2026 12:00:00 AM |  | 14 | 21 | 29.7 | 141 | MURO | 21 | MURO-21-14 | 2026-10-22 | NUEVO | 2026-10-22 | 16.24 | 8.7
VIALE 26 | PL-51 |  | Concreto | Muros plataforma eje 10 y 11 - F, muro contención 2 | 2026-09-22 | 10/6/2026 12:00:00 AM |  | 14 | 21 | 29.2 | 139 | MURO | 21 | MURO-21-14 | 2026-10-22 | NUEVO | 2026-10-22 | 16.24 | 8.2
VIALE 26 | PL-51 |  | Concreto | Muros plataforma eje 10 y 11 - F, muro contención 2 | 2026-09-22 | 9/29/2026 12:00:00 AM |  | 7 | 21 | 27.8 | 133 | MURO | 21 | MURO-21-7 | 2026-10-22 | NUEVO | 2026-10-22 | 13.86 | 6.8
VIALE 26 | PL-51 |  | Concreto | Muros plataforma eje 10 y 11 - F, muro contención 2 | 2026-09-22 | 9/29/2026 12:00:00 AM |  | 7 | 21 | 28.8 | 137 | MURO | 21 | MURO-21-7 | 2026-10-22 | NUEVO | 2026-10-22 | 13.86 | 7.8
VIALE 26 | PL-51 |  | Concreto | Muros plataforma eje 10 y 11 - F, muro contención 2 | 2026-09-22 | 9/29/2026 12:00:00 AM |  | 7 | 21 | 29 | 138 | MURO | 21 | MURO-21-7 | 2026-10-22 | NUEVO | 2026-10-22 | 13.86 | 8
VIALE 26 | PL-50 |  | Concreto | Muros plataforma eje 8-9, F, muro contención 2 | 2026-09-21 | 10/19/2026 12:00:00 AM |  | 28 | 21 | 23.9 | 114 | MURO | 21 | MURO-21-28 | 2026-10-22 | NUEVO | 2026-10-22 | 21 | 2.9
VIALE 26 | PL-50 |  | Concreto | Muros plataforma eje 8-9, F, muro contención 2 | 2026-09-21 | 10/19/2026 12:00:00 AM |  | 28 | 21 | 23.8 | 113 | MURO | 21 | MURO-21-28 | 2026-10-22 | NUEVO | 2026-10-22 | 21 | 2.8
VIALE 26 | PL-50 |  | Concreto | Muros plataforma eje 8-9, F, muro contención 2 | 2026-09-21 | 10/19/2026 12:00:00 AM |  | 28 | 21 | 24.2 | 115 | MURO | 21 | MURO-21-28 | 2026-10-22 | NUEVO | 2026-10-22 | 21 | 3.2
VIALE 26 | PL-50 |  | Concreto | Muros plataforma eje 8-9, F, muro contención 2 | 2026-09-21 | 10/5/2026 12:00:00 AM |  | 14 | 21 | 21.2 | 101 | MURO | 21 | MURO-21-14 | 2026-10-22 | NUEVO | 2026-10-22 | 16.24 | 0.2
VIALE 26 | PL-50 |  | Concreto | Muros plataforma eje 8-9, F, muro contención 2 | 2026-09-21 | 10/5/2026 12:00:00 AM |  | 14 | 21 | 20.1 | 96 | MURO | 21 | MURO-21-14 | 2026-10-22 | NUEVO | 2026-10-22 | 16.24 | -0.9
VIALE 26 | PL-50 |  | Concreto | Muros plataforma eje 8-9, F, muro contención 2 | 2026-09-21 | 10/5/2026 12:00:00 AM |  | 14 | 21 | 21.4 | 102 | MURO | 21 | MURO-21-14 | 2026-10-22 | NUEVO | 2026-10-22 | 16.24 | 0.4
VIALE 26 | PL-50 |  | Concreto | Muros plataforma eje 8-9, F, muro contención 2 | 2026-09-21 | 9/28/2026 12:00:00 AM |  | 7 | 21 | 19.6 | 93 | MURO | 21 | MURO-21-7 | 2026-10-22 | NUEVO | 2026-10-22 | 13.86 | -1.4
VIALE 26 | PL-50 |  | Concreto | Muros plataforma eje 8-9, F, muro contención 2 | 2026-09-21 | 9/28/2026 12:00:00 AM |  | 7 | 21 | 16.9 | 80 | MURO | 21 | MURO-21-7 | 2026-10-22 | NUEVO | 2026-10-22 | 13.86 | -4.1
VIALE 26 | PL-50 |  | Concreto | Muros plataforma eje 8-9, F, muro contención 2 | 2026-09-21 | 9/28/2026 12:00:00 AM |  | 7 | 21 | 17.6 | 84 | MURO | 21 | MURO-21-7 | 2026-10-22 | NUEVO | 2026-10-22 | 13.86 | -3.4
VIALE 26 | PL-48 |  | Concreto | Plataforma P1 vigas eje 6-5 entre A-D | 2026-09-18 | 10/16/2026 12:00:00 AM |  | 28 | 21 | 20 | 95 | AUTOCOMPAC | 21 | AUTOCOMPAC-21-28 | 2026-10-22 | NUEVO | 2026-10-22 |  | -1
VIALE 26 | PL-48 |  | Concreto | Plataforma P1 vigas eje 6-5 entre A-D | 2026-09-18 | 10/16/2026 12:00:00 AM |  | 28 | 21 | 23.7 | 113 | AUTOCOMPAC | 21 | AUTOCOMPAC-21-28 | 2026-10-22 | NUEVO | 2026-10-22 |  | 2.7
VIALE 26 | PL-48 |  | Concreto | Plataforma P1 vigas eje 6-5 entre A-D | 2026-09-18 | 10/16/2026 12:00:00 AM |  | 28 | 21 | 23.2 | 110 | AUTOCOMPAC | 21 | AUTOCOMPAC-21-28 | 2026-10-22 | NUEVO | 2026-10-22 |  | 2.2
VIALE 26 | PL-48 |  | Concreto | Plataforma P1 vigas eje 6-5 entre A-D | 2026-09-18 | 10/2/2026 12:00:00 AM |  | 14 | 21 | 20.9 | 100 | AUTOCOMPAC | 21 | AUTOCOMPAC-21-14 | 2026-10-22 | NUEVO | 2026-10-22 |  | -0.1
VIALE 26 | PL-48 |  | Concreto | Plataforma P1 vigas eje 6-5 entre A-D | 2026-09-18 | 10/2/2026 12:00:00 AM |  | 14 | 21 | 20.8 | 99 | AUTOCOMPAC | 21 | AUTOCOMPAC-21-14 | 2026-10-22 | NUEVO | 2026-10-22 |  | -0.2
VIALE 26 | PL-48 |  | Concreto | Plataforma P1 vigas eje 6-5 entre A-D | 2026-09-18 | 10/2/2026 12:00:00 AM |  | 14 | 21 | 19.9 | 95 | AUTOCOMPAC | 21 | AUTOCOMPAC-21-14 | 2026-10-22 | NUEVO | 2026-10-22 |  | -1.1
VIALE 26 | PL-48 |  | Concreto | Plataforma P1 vigas eje 6-5 entre A-D | 2026-09-18 | 9/25/2026 12:00:00 AM |  | 7 | 21 | 18.3 | 87 | AUTOCOMPAC | 21 | AUTOCOMPAC-21-7 | 2026-10-22 | NUEVO | 2026-10-22 |  | -2.7
VIALE 26 | PL-48 |  | Concreto | Plataforma P1 vigas eje 6-5 entre A-D | 2026-09-18 | 9/25/2026 12:00:00 AM |  | 7 | 21 | 17.7 | 84 | AUTOCOMPAC | 21 | AUTOCOMPAC-21-7 | 2026-10-22 | NUEVO | 2026-10-22 |  | -3.3
VIALE 26 | PL-48 |  | Concreto | Plataforma P1 vigas eje 6-5 entre A-D | 2026-09-18 | 9/25/2026 12:00:00 AM |  | 7 | 21 | 16.6 | 79 | AUTOCOMPAC | 21 | AUTOCOMPAC-21-7 | 2026-10-22 | NUEVO | 2026-10-22 |  | -4.4
VIALE 26 | PL-49 |  | Concreto | Plataforma P1 placa eje 6-5 entre A-D | 2026-09-18 | 10/16/2026 12:00:00 AM |  | 28 | 21 | 20.4 | 97 | PLACA | 21 | PLACA-21-28 | 2026-10-22 | NUEVO | 2026-10-22 | 21 | -0.6
VIALE 26 | PL-49 |  | Concreto | Plataforma P1 placa eje 6-5 entre A-D | 2026-09-18 | 10/16/2026 12:00:00 AM |  | 28 | 21 | 22.1 | 105 | PLACA | 21 | PLACA-21-28 | 2026-10-22 | NUEVO | 2026-10-22 | 21 | 1.1
VIALE 26 | PL-49 |  | Concreto | Plataforma P1 placa eje 6-5 entre A-D | 2026-09-18 | 10/16/2026 12:00:00 AM |  | 28 | 21 | 16.3 | 77 | PLACA | 21 | PLACA-21-28 | 2026-10-22 | NUEVO | 2026-10-22 | 21 | -4.7
VIALE 26 | PL-49 |  | Concreto | Plataforma P1 placa eje 6-5 entre A-D | 2026-09-18 | 9/25/2026 12:00:00 AM |  | 7 | 21 | 16.2 | 77 | PLACA | 21 | PLACA-21-7 | 2026-10-22 | NUEVO | 2026-10-22 | 13.86 | -4.8
VIALE 26 | PL-49 |  | Concreto | Plataforma P1 placa eje 6-5 entre A-D | 2026-09-18 | 9/25/2026 12:00:00 AM |  | 7 | 21 | 16.7 | 80 | PLACA | 21 | PLACA-21-7 | 2026-10-22 | NUEVO | 2026-10-22 | 13.86 | -4.3
VIALE 26 | PL-49 |  | Concreto | Plataforma P1 placa eje 6-5 entre A-D | 2026-09-18 | 9/25/2026 12:00:00 AM |  | 7 | 21 | 17.1 | 82 | PLACA | 21 | PLACA-21-7 | 2026-10-22 | NUEVO | 2026-10-22 | 13.86 | -3.9
VIALE 26 | PL-49 |  | Concreto | Plataforma P1 placa eje 6-5 entre A-D | 2026-09-18 | 9/24/2026 12:00:00 AM |  | 6 | 21 | 15.4 | 74 | PLACA | 21 | PLACA-21-6 | 2026-10-22 | NUEVO | 2026-10-22 | 12.76 | -5.6
VIALE 26 | PL-49 |  | Concreto | Plataforma P1 placa eje 6-5 entre A-D | 2026-09-18 | 9/24/2026 12:00:00 AM |  | 6 | 21 | 14.4 | 68 | PLACA | 21 | PLACA-21-6 | 2026-10-22 | NUEVO | 2026-10-22 | 12.76 | -6.6
VIALE 26 | PL-49 |  | Concreto | Plataforma P1 placa eje 6-5 entre A-D | 2026-09-18 | 9/24/2026 12:00:00 AM |  | 6 | 21 | 17 | 81 | PLACA | 21 | PLACA-21-6 | 2026-10-22 | NUEVO | 2026-10-22 | 12.76 | -4
VIALE 26 | PL-45 |  | Concreto | Plataforma P1 vigas eje 12 entre A-C | 2026-09-17 | 10/15/2026 12:00:00 AM |  | 28 | 21 | 30.2 | 144 | AUTOCOMPAC | 21 | AUTOCOMPAC-21-28 | 2026-10-22 | NUEVO | 2026-10-22 |  | 9.2
VIALE 26 | PL-45 |  | Concreto | Plataforma P1 vigas eje 12 entre A-C | 2026-09-17 | 10/15/2026 12:00:00 AM |  | 28 | 21 | 32.9 | 157 | AUTOCOMPAC | 21 | AUTOCOMPAC-21-28 | 2026-10-22 | NUEVO | 2026-10-22 |  | 11.9
VIALE 26 | PL-45 |  | Concreto | Plataforma P1 vigas eje 12 entre A-C | 2026-09-17 | 10/15/2026 12:00:00 AM |  | 28 | 21 | 30.9 | 147 | AUTOCOMPAC | 21 | AUTOCOMPAC-21-28 | 2026-10-22 | NUEVO | 2026-10-22 |  | 9.9
VIALE 26 | PL-45 |  | Concreto | Plataforma P1 vigas eje 12 entre A-C | 2026-09-17 | 10/1/2026 12:00:00 AM |  | 14 | 21 | 24.6 | 117 | AUTOCOMPAC | 21 | AUTOCOMPAC-21-14 | 2026-10-22 | NUEVO | 2026-10-22 |  | 3.6
VIALE 26 | PL-45 |  | Concreto | Plataforma P1 vigas eje 12 entre A-C | 2026-09-17 | 10/1/2026 12:00:00 AM |  | 14 | 21 | 26.1 | 124 | AUTOCOMPAC | 21 | AUTOCOMPAC-21-14 | 2026-10-22 | NUEVO | 2026-10-22 |  | 5.1
VIALE 26 | PL-45 |  | Concreto | Plataforma P1 vigas eje 12 entre A-C | 2026-09-17 | 10/1/2026 12:00:00 AM |  | 14 | 21 | 26 | 124 | AUTOCOMPAC | 21 | AUTOCOMPAC-21-14 | 2026-10-22 | NUEVO | 2026-10-22 |  | 5
VIALE 26 | PL-45 |  | Concreto | Plataforma P1 vigas eje 12 entre A-C | 2026-09-17 | 9/24/2026 12:00:00 AM |  | 7 | 21 | 23.7 | 113 | AUTOCOMPAC | 21 | AUTOCOMPAC-21-7 | 2026-10-22 | NUEVO | 2026-10-22 |  | 2.7
VIALE 26 | PL-45 |  | Concreto | Plataforma P1 vigas eje 12 entre A-C | 2026-09-17 | 9/24/2026 12:00:00 AM |  | 7 | 21 | 22.9 | 109 | AUTOCOMPAC | 21 | AUTOCOMPAC-21-7 | 2026-10-22 | NUEVO | 2026-10-22 |  | 1.9
VIALE 26 | PL-45 |  | Concreto | Plataforma P1 vigas eje 12 entre A-C | 2026-09-17 | 9/24/2026 12:00:00 AM |  | 7 | 21 | 24.4 | 116 | AUTOCOMPAC | 21 | AUTOCOMPAC-21-7 | 2026-10-22 | NUEVO | 2026-10-22 |  | 3.4
VIALE 26 | PL-46 |  | Concreto | Plataforma P1 placa eje 12 entre A-C | 2026-09-17 | 10/15/2026 12:00:00 AM |  | 28 | 21 | 22.1 | 105 | PLACA | 21 | PLACA-21-28 | 2026-10-22 | NUEVO | 2026-10-22 | 21 | 1.1
VIALE 26 | PL-46 |  | Concreto | Plataforma P1 placa eje 12 entre A-C | 2026-09-17 | 10/15/2026 12:00:00 AM |  | 28 | 21 | 23.3 | 111 | PLACA | 21 | PLACA-21-28 | 2026-10-22 | NUEVO | 2026-10-22 | 21 | 2.3
VIALE 26 | PL-46 |  | Concreto | Plataforma P1 placa eje 12 entre A-C | 2026-09-17 | 10/15/2026 12:00:00 AM |  | 28 | 21 | 24.2 | 115 | PLACA | 21 | PLACA-21-28 | 2026-10-22 | NUEVO | 2026-10-22 | 21 | 3.2
VIALE 26 | PL-46 |  | Concreto | Plataforma P1 placa eje 12 entre A-C | 2026-09-17 | 10/1/2026 12:00:00 AM |  | 14 | 21 | 20.3 | 96 | PLACA | 21 | PLACA-21-14 | 2026-10-22 | NUEVO | 2026-10-22 | 16.24 | -0.7
VIALE 26 | PL-46 |  | Concreto | Plataforma P1 placa eje 12 entre A-C | 2026-09-17 | 10/1/2026 12:00:00 AM |  | 14 | 21 | 20.1 | 96 | PLACA | 21 | PLACA-21-14 | 2026-10-22 | NUEVO | 2026-10-22 | 16.24 | -0.9
VIALE 26 | PL-46 |  | Concreto | Plataforma P1 placa eje 12 entre A-C | 2026-09-17 | 10/1/2026 12:00:00 AM |  | 14 | 21 | 17.6 | 84 | PLACA | 21 | PLACA-21-14 | 2026-10-22 | NUEVO | 2026-10-22 | 16.24 | -3.4
VIALE 26 | PL-46 |  | Concreto | Plataforma P1 placa eje 12 entre A-C | 2026-09-17 | 9/21/2026 12:00:00 AM |  | 4 | 21 | 13.3 | 63 | PLACA | 21 | PLACA-21-4 | 2026-10-22 | NUEVO | 2026-10-22 | 10.55 | -7.7
VIALE 26 | PL-46 |  | Concreto | Plataforma P1 placa eje 12 entre A-C | 2026-09-17 | 9/21/2026 12:00:00 AM |  | 4 | 21 | 12.6 | 60 | PLACA | 21 | PLACA-21-4 | 2026-10-22 | NUEVO | 2026-10-22 | 10.55 | -8.4
VIALE 26 | PL-46 |  | Concreto | Plataforma P1 placa eje 12 entre A-C | 2026-09-17 | 9/21/2026 12:00:00 AM |  | 4 | 21 | 11.7 | 56 | PLACA | 21 | PLACA-21-4 | 2026-10-22 | NUEVO | 2026-10-22 | 10.55 | -9.3
VIALE 26 | PL-47 |  | Concreto | Plataforma P1 placa eje 12 entre A-C | 2026-09-17 | 10/15/2026 12:00:00 AM |  | 28 | 21 | 23.8 | 113 | PLACA | 21 | PLACA-21-28 | 2026-10-22 | NUEVO | 2026-10-22 | 21 | 2.8
VIALE 26 | PL-47 |  | Concreto | Plataforma P1 placa eje 12 entre A-C | 2026-09-17 | 10/15/2026 12:00:00 AM |  | 28 | 21 | 23.5 | 112 | PLACA | 21 | PLACA-21-28 | 2026-10-22 | NUEVO | 2026-10-22 | 21 | 2.5
VIALE 26 | PL-47 |  | Concreto | Plataforma P1 placa eje 12 entre A-C | 2026-09-17 | 10/15/2026 12:00:00 AM |  | 28 | 21 | 24.7 | 118 | PLACA | 21 | PLACA-21-28 | 2026-10-22 | NUEVO | 2026-10-22 | 21 | 3.7
VIALE 26 | PL-47 |  | Concreto | Plataforma P1 placa eje 12 entre A-C | 2026-09-17 | 10/1/2026 12:00:00 AM |  | 14 | 21 | 20.8 | 99 | PLACA | 21 | PLACA-21-14 | 2026-10-22 | NUEVO | 2026-10-22 | 16.24 | -0.2
VIALE 26 | PL-47 |  | Concreto | Plataforma P1 placa eje 12 entre A-C | 2026-09-17 | 10/1/2026 12:00:00 AM |  | 14 | 21 | 21.6 | 103 | PLACA | 21 | PLACA-21-14 | 2026-10-22 | NUEVO | 2026-10-22 | 16.24 | 0.6
VIALE 26 | PL-47 |  | Concreto | Plataforma P1 placa eje 12 entre A-C | 2026-09-17 | 10/1/2026 12:00:00 AM |  | 14 | 21 | 19.8 | 94 | PLACA | 21 | PLACA-21-14 | 2026-10-22 | NUEVO | 2026-10-22 | 16.24 | -1.2
VIALE 26 | PL-47 |  | Concreto | Plataforma P1 placa eje 12 entre A-C | 2026-09-17 | 9/21/2026 12:00:00 AM |  | 4 | 21 | 14.6 | 69 | PLACA | 21 | PLACA-21-4 | 2026-10-22 | NUEVO | 2026-10-22 | 10.55 | -6.4
VIALE 26 | PL-47 |  | Concreto | Plataforma P1 placa eje 12 entre A-C | 2026-09-17 | 9/21/2026 12:00:00 AM |  | 4 | 21 | 16.3 | 78 | PLACA | 21 | PLACA-21-4 | 2026-10-22 | NUEVO | 2026-10-22 | 10.55 | -4.7
VIALE 26 | PL-47 |  | Concreto | Plataforma P1 placa eje 12 entre A-C | 2026-09-17 | 9/21/2026 12:00:00 AM |  | 4 | 21 | 15 | 71 | PLACA | 21 | PLACA-21-4 | 2026-10-22 | NUEVO | 2026-10-22 | 10.55 | -6
VIALE 26 | PL-44 |  | Concreto | Cimentación plataforma vigas y zapatas eje 2-B,C,D,E | 2026-09-16 | 10/14/2026 12:00:00 AM |  | 28 | 21 | 26.2 | 124 | AUTOCOMPAC | 21 | AUTOCOMPAC-21-28 | 2026-10-22 | NUEVO | 2026-10-22 |  | 5.2
VIALE 26 | PL-44 |  | Concreto | Cimentación plataforma vigas y zapatas eje 2-B,C,D,E | 2026-09-16 | 10/14/2026 12:00:00 AM |  | 28 | 21 | 27 | 129 | AUTOCOMPAC | 21 | AUTOCOMPAC-21-28 | 2026-10-22 | NUEVO | 2026-10-22 |  | 6
VIALE 26 | PL-44 |  | Concreto | Cimentación plataforma vigas y zapatas eje 2-B,C,D,E | 2026-09-16 | 10/14/2026 12:00:00 AM |  | 28 | 21 | 27.3 | 130 | AUTOCOMPAC | 21 | AUTOCOMPAC-21-28 | 2026-10-22 | NUEVO | 2026-10-22 |  | 6.3
VIALE 26 | PL-44 |  | Concreto | Cimentación plataforma vigas y zapatas eje 2-B,C,D,E | 2026-09-16 | 9/30/2026 12:00:00 AM |  | 14 | 21 | 25 | 119 | AUTOCOMPAC | 21 | AUTOCOMPAC-21-14 | 2026-10-22 | NUEVO | 2026-10-22 |  | 4
VIALE 26 | PL-44 |  | Concreto | Cimentación plataforma vigas y zapatas eje 2-B,C,D,E | 2026-09-16 | 9/30/2026 12:00:00 AM |  | 14 | 21 | 24.2 | 115 | AUTOCOMPAC | 21 | AUTOCOMPAC-21-14 | 2026-10-22 | NUEVO | 2026-10-22 |  | 3.2
VIALE 26 | PL-44 |  | Concreto | Cimentación plataforma vigas y zapatas eje 2-B,C,D,E | 2026-09-16 | 9/30/2026 12:00:00 AM |  | 14 | 21 | 25 | 119 | AUTOCOMPAC | 21 | AUTOCOMPAC-21-14 | 2026-10-22 | NUEVO | 2026-10-22 |  | 4
VIALE 26 | PL-44 |  | Concreto | Cimentación plataforma vigas y zapatas eje 2-B,C,D,E | 2026-09-16 | 9/23/2026 12:00:00 AM |  | 7 | 21 | 22.6 | 108 | AUTOCOMPAC | 21 | AUTOCOMPAC-21-7 | 2026-10-22 | NUEVO | 2026-10-22 |  | 1.6
VIALE 26 | PL-44 |  | Concreto | Cimentación plataforma vigas y zapatas eje 2-B,C,D,E | 2026-09-16 | 9/23/2026 12:00:00 AM |  | 7 | 21 | 21.9 | 104 | AUTOCOMPAC | 21 | AUTOCOMPAC-21-7 | 2026-10-22 | NUEVO | 2026-10-22 |  | 0.9
VIALE 26 | PL-44 |  | Concreto | Cimentación plataforma vigas y zapatas eje 2-B,C,D,E | 2026-09-16 | 9/23/2026 12:00:00 AM |  | 7 | 21 | 21 | 100 | AUTOCOMPAC | 21 | AUTOCOMPAC-21-7 | 2026-10-22 | NUEVO | 2026-10-22 |  | 0
VIALE 26 | PL-43 |  | Concreto | Plataforma muros eje E-12, F-10, F-11 | 2026-09-14 | 10/12/2026 12:00:00 AM |  | 28 | 21 | 23.6 | 112 | MURO | 21 | MURO-21-28 | 2026-10-22 | NUEVO | 2026-10-22 | 21 | 2.6
VIALE 26 | PL-43 |  | Concreto | Plataforma muros eje E-12, F-10, F-11 | 2026-09-14 | 10/12/2026 12:00:00 AM |  | 28 | 21 | 24 | 114 | MURO | 21 | MURO-21-28 | 2026-10-22 | NUEVO | 2026-10-22 | 21 | 3
VIALE 26 | PL-43 |  | Concreto | Plataforma muros eje E-12, F-10, F-11 | 2026-09-14 | 10/12/2026 12:00:00 AM |  | 28 | 21 | 20.7 | 99 | MURO | 21 | MURO-21-28 | 2026-10-22 | NUEVO | 2026-10-22 | 21 | -0.3
VIALE 26 | PL-43 |  | Concreto | Plataforma muros eje E-12, F-10, F-11 | 2026-09-14 | 9/28/2026 12:00:00 AM |  | 14 | 21 | 19.2 | 92 | MURO | 21 | MURO-21-14 | 2026-10-22 | NUEVO | 2026-10-22 | 16.24 | -1.8
VIALE 26 | PL-43 |  | Concreto | Plataforma muros eje E-12, F-10, F-11 | 2026-09-14 | 9/28/2026 12:00:00 AM |  | 14 | 21 | 21 | 100 | MURO | 21 | MURO-21-14 | 2026-10-22 | NUEVO | 2026-10-22 | 16.24 | 0
VIALE 26 | PL-43 |  | Concreto | Plataforma muros eje E-12, F-10, F-11 | 2026-09-14 | 9/28/2026 12:00:00 AM |  | 14 | 21 | 19.6 | 93 | MURO | 21 | MURO-21-14 | 2026-10-22 | NUEVO | 2026-10-22 | 16.24 | -1.4
VIALE 26 | PL-43 |  | Concreto | Plataforma muros eje E-12, F-10, F-11 | 2026-09-14 | 9/21/2026 12:00:00 AM |  | 7 | 21 | 16.2 | 77 | MURO | 21 | MURO-21-7 | 2026-10-22 | NUEVO | 2026-10-22 | 13.86 | -4.8
VIALE 26 | PL-43 |  | Concreto | Plataforma muros eje E-12, F-10, F-11 | 2026-09-14 | 9/21/2026 12:00:00 AM |  | 7 | 21 | 15.2 | 72 | MURO | 21 | MURO-21-7 | 2026-10-22 | NUEVO | 2026-10-22 | 13.86 | -5.8
VIALE 26 | PL-43 |  | Concreto | Plataforma muros eje E-12, F-10, F-11 | 2026-09-14 | 9/21/2026 12:00:00 AM |  | 7 | 21 | 16.6 | 79 | MURO | 21 | MURO-21-7 | 2026-10-22 | NUEVO | 2026-10-22 | 13.86 | -4.4
VIALE 26 | SC-11 |  | Concreto | Columnas P2 salón comunal ejes A-G entre 1-3 | 2026-09-14 | 10/12/2026 12:00:00 AM |  | 28 | 21 | 25.9 | 123 | MURO | 21 | MURO-21-28 | 2026-10-22 | NUEVO | 2026-10-22 | 21 | 4.9
VIALE 26 | SC-11 |  | Concreto | Columnas P2 salón comunal ejes A-G entre 1-3 | 2026-09-14 | 10/12/2026 12:00:00 AM |  | 28 | 21 | 25.9 | 124 | MURO | 21 | MURO-21-28 | 2026-10-22 | NUEVO | 2026-10-22 | 21 | 4.9
VIALE 26 | SC-11 |  | Concreto | Columnas P2 salón comunal ejes A-G entre 1-3 | 2026-09-14 | 10/12/2026 12:00:00 AM |  | 28 | 21 | 25.3 | 120 | MURO | 21 | MURO-21-28 | 2026-10-22 | NUEVO | 2026-10-22 | 21 | 4.3
VIALE 26 | SC-11 |  | Concreto | Columnas P2 salón comunal ejes A-G entre 1-3 | 2026-09-14 | 9/28/2026 12:00:00 AM |  | 14 | 21 | 23 | 110 | MURO | 21 | MURO-21-14 | 2026-10-22 | NUEVO | 2026-10-22 | 16.24 | 2
VIALE 26 | SC-11 |  | Concreto | Columnas P2 salón comunal ejes A-G entre 1-3 | 2026-09-14 | 9/28/2026 12:00:00 AM |  | 14 | 21 | 22.9 | 109 | MURO | 21 | MURO-21-14 | 2026-10-22 | NUEVO | 2026-10-22 | 16.24 | 1.9
VIALE 26 | SC-11 |  | Concreto | Columnas P2 salón comunal ejes A-G entre 1-3 | 2026-09-14 | 9/28/2026 12:00:00 AM |  | 14 | 21 | 23.1 | 110 | MURO | 21 | MURO-21-14 | 2026-10-22 | NUEVO | 2026-10-22 | 16.24 | 2.1
VIALE 26 | SC-11 |  | Concreto | Columnas P2 salón comunal ejes A-G entre 1-3 | 2026-09-14 | 9/21/2026 12:00:00 AM |  | 7 | 21 | 18.4 | 88 | MURO | 21 | MURO-21-7 | 2026-10-22 | NUEVO | 2026-10-22 | 13.86 | -2.6
VIALE 26 | SC-11 |  | Concreto | Columnas P2 salón comunal ejes A-G entre 1-3 | 2026-09-14 | 9/21/2026 12:00:00 AM |  | 7 | 21 | 18.2 | 87 | MURO | 21 | MURO-21-7 | 2026-10-22 | NUEVO | 2026-10-22 | 13.86 | -2.8
VIALE 26 | SC-11 |  | Concreto | Columnas P2 salón comunal ejes A-G entre 1-3 | 2026-09-14 | 9/21/2026 12:00:00 AM |  | 7 | 21 | 18.6 | 88 | MURO | 21 | MURO-21-7 | 2026-10-22 | NUEVO | 2026-10-22 | 13.86 | -2.4
VIALE 26 | PL-40 |  | Concreto | Placa P1 plataforma ejes A-B, 9-7, ejes B-E, /-6 | 2026-09-11 | 10/9/2026 12:00:00 AM |  | 28 | 21 | 23.4 | 111 | PLACA | 21 | PLACA-21-28 | 2026-10-22 | NUEVO | 2026-10-22 | 21 | 2.4
VIALE 26 | PL-40 |  | Concreto | Placa P1 plataforma ejes A-B, 9-7, ejes B-E, /-6 | 2026-09-11 | 10/9/2026 12:00:00 AM |  | 28 | 21 | 20.9 | 100 | PLACA | 21 | PLACA-21-28 | 2026-10-22 | NUEVO | 2026-10-22 | 21 | -0.1
VIALE 26 | PL-40 |  | Concreto | Placa P1 plataforma ejes A-B, 9-7, ejes B-E, /-6 | 2026-09-11 | 10/9/2026 12:00:00 AM |  | 28 | 21 | 22 | 105 | PLACA | 21 | PLACA-21-28 | 2026-10-22 | NUEVO | 2026-10-22 | 21 | 1
VIALE 26 | PL-40 |  | Concreto | Placa P1 plataforma ejes A-B, 9-7, ejes B-E, /-6 | 2026-09-11 | 9/25/2026 12:00:00 AM |  | 14 | 21 | 23.2 | 111 | PLACA | 21 | PLACA-21-14 | 2026-10-22 | NUEVO | 2026-10-22 | 16.24 | 2.2
VIALE 26 | PL-40 |  | Concreto | Placa P1 plataforma ejes A-B, 9-7, ejes B-E, /-6 | 2026-09-11 | 9/25/2026 12:00:00 AM |  | 14 | 21 | 23.2 | 110 | PLACA | 21 | PLACA-21-14 | 2026-10-22 | NUEVO | 2026-10-22 | 16.24 | 2.2
VIALE 26 | PL-40 |  | Concreto | Placa P1 plataforma ejes A-B, 9-7, ejes B-E, /-6 | 2026-09-11 | 9/25/2026 12:00:00 AM |  | 14 | 21 | 22.4 | 106 | PLACA | 21 | PLACA-21-14 | 2026-10-22 | NUEVO | 2026-10-22 | 16.24 | 1.4
VIALE 26 | PL-40 |  | Concreto | Placa P1 plataforma ejes A-B, 9-7, ejes B-E, /-6 | 2026-09-11 | 9/18/2026 12:00:00 AM |  | 7 | 21 | 18.8 | 90 | PLACA | 21 | PLACA-21-7 | 2026-10-22 | NUEVO | 2026-10-22 | 13.86 | -2.2
VIALE 26 | PL-40 |  | Concreto | Placa P1 plataforma ejes A-B, 9-7, ejes B-E, /-6 | 2026-09-11 | 9/18/2026 12:00:00 AM |  | 7 | 21 | 17.8 | 85 | PLACA | 21 | PLACA-21-7 | 2026-10-22 | NUEVO | 2026-10-22 | 13.86 | -3.2
VIALE 26 | PL-40 |  | Concreto | Placa P1 plataforma ejes A-B, 9-7, ejes B-E, /-6 | 2026-09-11 | 9/18/2026 12:00:00 AM |  | 7 | 21 | 17.3 | 82 | PLACA | 21 | PLACA-21-7 | 2026-10-22 | NUEVO | 2026-10-22 | 13.86 | -3.7
VIALE 26 | PL-41 |  | Concreto | Plataforma columnas eje 3 B-C-D-E | 2026-09-11 | 10/9/2026 12:00:00 AM |  | 28 | 21 | 19.9 | 94 | MURO | 21 | MURO-21-28 | 2026-10-22 | NUEVO | 2026-10-22 | 21 | -1.1
VIALE 26 | PL-41 |  | Concreto | Plataforma columnas eje 3 B-C-D-E | 2026-09-11 | 10/9/2026 12:00:00 AM |  | 28 | 21 | 21.2 | 101 | MURO | 21 | MURO-21-28 | 2026-10-22 | NUEVO | 2026-10-22 | 21 | 0.2
VIALE 26 | PL-41 |  | Concreto | Plataforma columnas eje 3 B-C-D-E | 2026-09-11 | 10/9/2026 12:00:00 AM |  | 28 | 21 | 19.7 | 94 | MURO | 21 | MURO-21-28 | 2026-10-22 | NUEVO | 2026-10-22 | 21 | -1.3
VIALE 26 | PL-41 |  | Concreto | Plataforma columnas eje 3 B-C-D-E | 2026-09-11 | 9/25/2026 12:00:00 AM |  | 14 | 21 | 19.4 | 92 | MURO | 21 | MURO-21-14 | 2026-10-22 | NUEVO | 2026-10-22 | 16.24 | -1.6
VIALE 26 | PL-41 |  | Concreto | Plataforma columnas eje 3 B-C-D-E | 2026-09-11 | 9/25/2026 12:00:00 AM |  | 14 | 21 | 20.1 | 96 | MURO | 21 | MURO-21-14 | 2026-10-22 | NUEVO | 2026-10-22 | 16.24 | -0.9
VIALE 26 | PL-41 |  | Concreto | Plataforma columnas eje 3 B-C-D-E | 2026-09-11 | 9/25/2026 12:00:00 AM |  | 14 | 21 | 19.4 | 93 | MURO | 21 | MURO-21-14 | 2026-10-22 | NUEVO | 2026-10-22 | 16.24 | -1.6
VIALE 26 | PL-41 |  | Concreto | Plataforma columnas eje 3 B-C-D-E | 2026-09-11 | 9/18/2026 12:00:00 AM |  | 7 | 21 | 16.6 | 79 | MURO | 21 | MURO-21-7 | 2026-10-22 | NUEVO | 2026-10-22 | 13.86 | -4.4
VIALE 26 | PL-41 |  | Concreto | Plataforma columnas eje 3 B-C-D-E | 2026-09-11 | 9/18/2026 12:00:00 AM |  | 7 | 21 | 15.2 | 72 | MURO | 21 | MURO-21-7 | 2026-10-22 | NUEVO | 2026-10-22 | 13.86 | -5.8
VIALE 26 | PL-41 |  | Concreto | Plataforma columnas eje 3 B-C-D-E | 2026-09-11 | 9/18/2026 12:00:00 AM |  | 7 | 21 | 14.9 | 71 | MURO | 21 | MURO-21-7 | 2026-10-22 | NUEVO | 2026-10-22 | 13.86 | -6.1
VIALE 26 | PL-42 |  | Concreto | Plataforma zarpas ejes E-12, F-10 | 2026-09-11 | 10/9/2026 12:00:00 AM |  | 28 | 21 | 34.8 | 166 | AUTOCOMPAC | 21 | AUTOCOMPAC-21-28 | 2026-10-22 | NUEVO | 2026-10-22 |  | 13.8
VIALE 26 | PL-42 |  | Concreto | Plataforma zarpas ejes E-12, F-10 | 2026-09-11 | 10/9/2026 12:00:00 AM |  | 28 | 21 | 33.5 | 160 | AUTOCOMPAC | 21 | AUTOCOMPAC-21-28 | 2026-10-22 | NUEVO | 2026-10-22 |  | 12.5
VIALE 26 | PL-42 |  | Concreto | Plataforma zarpas ejes E-12, F-10 | 2026-09-11 | 10/9/2026 12:00:00 AM |  | 28 | 21 | 33.2 | 158 | AUTOCOMPAC | 21 | AUTOCOMPAC-21-28 | 2026-10-22 | NUEVO | 2026-10-22 |  | 12.2
VIALE 26 | PL-42 |  | Concreto | Plataforma zarpas ejes E-12, F-10 | 2026-09-11 | 9/25/2026 12:00:00 AM |  | 14 | 21 | 35.3 | 168 | AUTOCOMPAC | 21 | AUTOCOMPAC-21-14 | 2026-10-22 | NUEVO | 2026-10-22 |  | 14.3
VIALE 26 | PL-42 |  | Concreto | Plataforma zarpas ejes E-12, F-10 | 2026-09-11 | 9/25/2026 12:00:00 AM |  | 14 | 21 | 31.4 | 150 | AUTOCOMPAC | 21 | AUTOCOMPAC-21-14 | 2026-10-22 | NUEVO | 2026-10-22 |  | 10.4
VIALE 26 | PL-42 |  | Concreto | Plataforma zarpas ejes E-12, F-10 | 2026-09-11 | 9/25/2026 12:00:00 AM |  | 14 | 21 | 31.2 | 149 | AUTOCOMPAC | 21 | AUTOCOMPAC-21-14 | 2026-10-22 | NUEVO | 2026-10-22 |  | 10.2
VIALE 26 | PL-42 |  | Concreto | Plataforma zarpas ejes E-12, F-10 | 2026-09-11 | 9/18/2026 12:00:00 AM |  | 7 | 21 | 25.7 | 122 | AUTOCOMPAC | 21 | AUTOCOMPAC-21-7 | 2026-10-22 | NUEVO | 2026-10-22 |  | 4.7
VIALE 26 | PL-42 |  | Concreto | Plataforma zarpas ejes E-12, F-10 | 2026-09-11 | 9/18/2026 12:00:00 AM |  | 7 | 21 | 26.3 | 125 | AUTOCOMPAC | 21 | AUTOCOMPAC-21-7 | 2026-10-22 | NUEVO | 2026-10-22 |  | 5.3
VIALE 26 | PL-42 |  | Concreto | Plataforma zarpas ejes E-12, F-10 | 2026-09-11 | 9/18/2026 12:00:00 AM |  | 7 | 21 | 26.1 | 124 | AUTOCOMPAC | 21 | AUTOCOMPAC-21-7 | 2026-10-22 | NUEVO | 2026-10-22 |  | 5.1
VIALE 26 | PL-38 |  | Concreto | Cimentación plataforma vigas y zapatas eje 6, B-C-D-E | 2026-09-10 | 10/8/2026 12:00:00 AM |  | 28 | 21 | 26.6 | 127 | AUTOCOMPAC | 21 | AUTOCOMPAC-21-28 | 2026-10-22 | NUEVO | 2026-10-22 |  | 5.6
VIALE 26 | PL-38 |  | Concreto | Cimentación plataforma vigas y zapatas eje 6, B-C-D-E | 2026-09-10 | 10/8/2026 12:00:00 AM |  | 28 | 21 | 25.8 | 123 | AUTOCOMPAC | 21 | AUTOCOMPAC-21-28 | 2026-10-22 | NUEVO | 2026-10-22 |  | 4.8
VIALE 26 | PL-38 |  | Concreto | Cimentación plataforma vigas y zapatas eje 6, B-C-D-E | 2026-09-10 | 10/8/2026 12:00:00 AM |  | 28 | 21 | 28.6 | 136 | AUTOCOMPAC | 21 | AUTOCOMPAC-21-28 | 2026-10-22 | NUEVO | 2026-10-22 |  | 7.6
VIALE 26 | PL-38 |  | Concreto | Cimentación plataforma vigas y zapatas eje 6, B-C-D-E | 2026-09-10 | 9/24/2026 12:00:00 AM |  | 14 | 21 | 24.3 | 116 | AUTOCOMPAC | 21 | AUTOCOMPAC-21-14 | 2026-10-22 | NUEVO | 2026-10-22 |  | 3.3
VIALE 26 | PL-38 |  | Concreto | Cimentación plataforma vigas y zapatas eje 6, B-C-D-E | 2026-09-10 | 9/24/2026 12:00:00 AM |  | 14 | 21 | 23.8 | 113 | AUTOCOMPAC | 21 | AUTOCOMPAC-21-14 | 2026-10-22 | NUEVO | 2026-10-22 |  | 2.8
VIALE 26 | PL-38 |  | Concreto | Cimentación plataforma vigas y zapatas eje 6, B-C-D-E | 2026-09-10 | 9/24/2026 12:00:00 AM |  | 14 | 21 | 23.9 | 114 | AUTOCOMPAC | 21 | AUTOCOMPAC-21-14 | 2026-10-22 | NUEVO | 2026-10-22 |  | 2.9
VIALE 26 | PL-38 |  | Concreto | Cimentación plataforma vigas y zapatas eje 6, B-C-D-E | 2026-09-10 | 9/17/2026 12:00:00 AM |  | 7 | 21 | 21.7 | 104 | AUTOCOMPAC | 21 | AUTOCOMPAC-21-7 | 2026-10-22 | NUEVO | 2026-10-22 |  | 0.7
VIALE 26 | PL-38 |  | Concreto | Cimentación plataforma vigas y zapatas eje 6, B-C-D-E | 2026-09-10 | 9/17/2026 12:00:00 AM |  | 7 | 21 | 20.7 | 99 | AUTOCOMPAC | 21 | AUTOCOMPAC-21-7 | 2026-10-22 | NUEVO | 2026-10-22 |  | -0.3
VIALE 26 | PL-38 |  | Concreto | Cimentación plataforma vigas y zapatas eje 6, B-C-D-E | 2026-09-10 | 9/17/2026 12:00:00 AM |  | 7 | 21 | 20.9 | 100 | AUTOCOMPAC | 21 | AUTOCOMPAC-21-7 | 2026-10-22 | NUEVO | 2026-10-22 |  | -0.1
VIALE 26 | PL-39 |  | Concreto | Plataforma columnas eje 5, B-C-D-E, columnas P1 eje 11, D-C, muros eje 12 C-D, zarpa eje F-11 | 2026-09-10 | 10/8/2026 12:00:00 AM |  | 28 | 21 | 23.5 | 112 | MURO | 21 | MURO-21-28 | 2026-10-22 | NUEVO | 2026-10-22 | 21 | 2.5
VIALE 26 | PL-39 |  | Concreto | Plataforma columnas eje 5, B-C-D-E, columnas P1 eje 11, D-C, muros eje 12 C-D, zarpa eje F-11 | 2026-09-10 | 10/8/2026 12:00:00 AM |  | 28 | 21 | 21.3 | 101 | MURO | 21 | MURO-21-28 | 2026-10-22 | NUEVO | 2026-10-22 | 21 | 0.3
VIALE 26 | PL-39 |  | Concreto | Plataforma columnas eje 5, B-C-D-E, columnas P1 eje 11, D-C, muros eje 12 C-D, zarpa eje F-11 | 2026-09-10 | 10/8/2026 12:00:00 AM |  | 28 | 21 | 23.2 | 111 | MURO | 21 | MURO-21-28 | 2026-10-22 | NUEVO | 2026-10-22 | 21 | 2.2
VIALE 26 | PL-39 |  | Concreto | Plataforma columnas eje 5, B-C-D-E, columnas P1 eje 11, D-C, muros eje 12 C-D, zarpa eje F-11 | 2026-09-10 | 9/24/2026 12:00:00 AM |  | 14 | 21 | 20.8 | 99 | MURO | 21 | MURO-21-14 | 2026-10-22 | NUEVO | 2026-10-22 | 16.24 | -0.2
VIALE 26 | PL-39 |  | Concreto | Plataforma columnas eje 5, B-C-D-E, columnas P1 eje 11, D-C, muros eje 12 C-D, zarpa eje F-11 | 2026-09-10 | 9/24/2026 12:00:00 AM |  | 14 | 21 | 22.4 | 107 | MURO | 21 | MURO-21-14 | 2026-10-22 | NUEVO | 2026-10-22 | 16.24 | 1.4
VIALE 26 | PL-39 |  | Concreto | Plataforma columnas eje 5, B-C-D-E, columnas P1 eje 11, D-C, muros eje 12 C-D, zarpa eje F-11 | 2026-09-10 | 9/24/2026 12:00:00 AM |  | 14 | 21 | 21.1 | 100 | MURO | 21 | MURO-21-14 | 2026-10-22 | NUEVO | 2026-10-22 | 16.24 | 0.1
VIALE 26 | PL-39 |  | Concreto | Plataforma columnas eje 5, B-C-D-E, columnas P1 eje 11, D-C, muros eje 12 C-D, zarpa eje F-11 | 2026-09-10 | 9/17/2026 12:00:00 AM |  | 7 | 21 | 19.2 | 91 | MURO | 21 | MURO-21-7 | 2026-10-22 | NUEVO | 2026-10-22 | 13.86 | -1.8
VIALE 26 | PL-39 |  | Concreto | Plataforma columnas eje 5, B-C-D-E, columnas P1 eje 11, D-C, muros eje 12 C-D, zarpa eje F-11 | 2026-09-10 | 9/17/2026 12:00:00 AM |  | 7 | 21 | 19.3 | 92 | MURO | 21 | MURO-21-7 | 2026-10-22 | NUEVO | 2026-10-22 | 13.86 | -1.7
VIALE 26 | PL-39 |  | Concreto | Plataforma columnas eje 5, B-C-D-E, columnas P1 eje 11, D-C, muros eje 12 C-D, zarpa eje F-11 | 2026-09-10 | 9/17/2026 12:00:00 AM |  | 7 | 21 | 19.3 | 92 | MURO | 21 | MURO-21-7 | 2026-10-22 | NUEVO | 2026-10-22 | 13.86 | -1.7
VIALE 26 | SC-09 |  | Concreto | Salón comunal, vigas y placa P2 ejes 1-3 entre A-I | 2026-09-09 | 10/7/2026 12:00:00 AM |  | 28 | 21 | 23.5 | 112 | PLACA | 21 | PLACA-21-28 | 2026-10-22 | NUEVO | 2026-10-22 | 21 | 2.5
VIALE 26 | SC-09 |  | Concreto | Salón comunal, vigas y placa P2 ejes 1-3 entre A-I | 2026-09-09 | 10/7/2026 12:00:00 AM |  | 28 | 21 | 24 | 114 | PLACA | 21 | PLACA-21-28 | 2026-10-22 | NUEVO | 2026-10-22 | 21 | 3
VIALE 26 | SC-09 |  | Concreto | Salón comunal, vigas y placa P2 ejes 1-3 entre A-I | 2026-09-09 | 10/7/2026 12:00:00 AM |  | 28 | 21 | 25.1 | 119 | PLACA | 21 | PLACA-21-28 | 2026-10-22 | NUEVO | 2026-10-22 | 21 | 4.1
VIALE 26 | SC-09 |  | Concreto | Salón comunal, vigas y placa P2 ejes 1-3 entre A-I | 2026-09-09 | 9/23/2026 12:00:00 AM |  | 14 | 21 | 23.2 | 110 | PLACA | 21 | PLACA-21-14 | 2026-10-22 | NUEVO | 2026-10-22 | 16.24 | 2.2
VIALE 26 | SC-09 |  | Concreto | Salón comunal, vigas y placa P2 ejes 1-3 entre A-I | 2026-09-09 | 9/23/2026 12:00:00 AM |  | 14 | 21 | 21.4 | 102 | PLACA | 21 | PLACA-21-14 | 2026-10-22 | NUEVO | 2026-10-22 | 16.24 | 0.4
VIALE 26 | SC-09 |  | Concreto | Salón comunal, vigas y placa P2 ejes 1-3 entre A-I | 2026-09-09 | 9/23/2026 12:00:00 AM |  | 14 | 21 | 22.4 | 106 | PLACA | 21 | PLACA-21-14 | 2026-10-22 | NUEVO | 2026-10-22 | 16.24 | 1.4
VIALE 26 | SC-09 |  | Concreto | Salón comunal, vigas y placa P2 ejes 1-3 entre A-I | 2026-09-09 | 9/12/2026 12:00:00 AM |  | 3 | 21 | 16.4 | 78 | PLACA | 21 | PLACA-21-3 | 2026-10-22 | NUEVO | 2026-10-22 | 9.45 | -4.6
VIALE 26 | SC-09 |  | Concreto | Salón comunal, vigas y placa P2 ejes 1-3 entre A-I | 2026-09-09 | 9/12/2026 12:00:00 AM |  | 3 | 21 | 18.7 | 89 | PLACA | 21 | PLACA-21-3 | 2026-10-22 | NUEVO | 2026-10-22 | 9.45 | -2.3
VIALE 26 | SC-09 |  | Concreto | Salón comunal, vigas y placa P2 ejes 1-3 entre A-I | 2026-09-09 | 9/12/2026 12:00:00 AM |  | 3 | 21 | 16.5 | 79 | PLACA | 21 | PLACA-21-3 | 2026-10-22 | NUEVO | 2026-10-22 | 9.45 | -4.5
VIALE 26 | SC-10 |  | Concreto | Salón comunal, vigas y placa P2 ejes 1-3 entre A-I | 2026-09-09 | 10/7/2026 12:00:00 AM |  | 28 | 21 | 27.6 | 131 | PLACA | 21 | PLACA-21-28 | 2026-10-22 | NUEVO | 2026-10-22 | 21 | 6.6
VIALE 26 | SC-10 |  | Concreto | Salón comunal, vigas y placa P2 ejes 1-3 entre A-I | 2026-09-09 | 10/7/2026 12:00:00 AM |  | 28 | 21 | 28.8 | 137 | PLACA | 21 | PLACA-21-28 | 2026-10-22 | NUEVO | 2026-10-22 | 21 | 7.8
VIALE 26 | SC-10 |  | Concreto | Salón comunal, vigas y placa P2 ejes 1-3 entre A-I | 2026-09-09 | 10/7/2026 12:00:00 AM |  | 28 | 21 | 28.9 | 138 | PLACA | 21 | PLACA-21-28 | 2026-10-22 | NUEVO | 2026-10-22 | 21 | 7.9
VIALE 26 | SC-10 |  | Concreto | Salón comunal, vigas y placa P2 ejes 1-3 entre A-I | 2026-09-09 | 9/23/2026 12:00:00 AM |  | 14 | 21 | 23.9 | 114 | PLACA | 21 | PLACA-21-14 | 2026-10-22 | NUEVO | 2026-10-22 | 16.24 | 2.9
VIALE 26 | SC-10 |  | Concreto | Salón comunal, vigas y placa P2 ejes 1-3 entre A-I | 2026-09-09 | 9/23/2026 12:00:00 AM |  | 14 | 21 | 26.5 | 126 | PLACA | 21 | PLACA-21-14 | 2026-10-22 | NUEVO | 2026-10-22 | 16.24 | 5.5
VIALE 26 | SC-10 |  | Concreto | Salón comunal, vigas y placa P2 ejes 1-3 entre A-I | 2026-09-09 | 9/23/2026 12:00:00 AM |  | 14 | 21 | 26.6 | 127 | PLACA | 21 | PLACA-21-14 | 2026-10-22 | NUEVO | 2026-10-22 | 16.24 | 5.6
VIALE 26 | SC-10 |  | Concreto | Salón comunal, vigas y placa P2 ejes 1-3 entre A-I | 2026-09-09 | 9/12/2026 12:00:00 AM |  | 3 | 21 | 19.7 | 94 | PLACA | 21 | PLACA-21-3 | 2026-10-22 | NUEVO | 2026-10-22 | 9.45 | -1.3
VIALE 26 | SC-10 |  | Concreto | Salón comunal, vigas y placa P2 ejes 1-3 entre A-I | 2026-09-09 | 9/12/2026 12:00:00 AM |  | 3 | 21 | 21.2 | 101 | PLACA | 21 | PLACA-21-3 | 2026-10-22 | NUEVO | 2026-10-22 | 9.45 | 0.2
VIALE 26 | SC-10 |  | Concreto | Salón comunal, vigas y placa P2 ejes 1-3 entre A-I | 2026-09-09 | 9/12/2026 12:00:00 AM |  | 3 | 21 | 19.7 | 94 | PLACA | 21 | PLACA-21-3 | 2026-10-22 | NUEVO | 2026-10-22 | 9.45 | -1.3
VIALE 26 | PL-37 |  | Concreto | Muros plataforma eje A 11-12, eje 6 D-E | 2026-09-08 | 10/6/2026 12:00:00 AM |  | 28 | 21 | 29.1 | 139 | MURO | 21 | MURO-21-28 | 2026-10-22 | NUEVO | 2026-10-22 | 21 | 8.1
VIALE 26 | PL-37 |  | Concreto | Muros plataforma eje A 11-12, eje 6 D-E | 2026-09-08 | 10/6/2026 12:00:00 AM |  | 28 | 21 | 32.7 | 156 | MURO | 21 | MURO-21-28 | 2026-10-22 | NUEVO | 2026-10-22 | 21 | 11.7
VIALE 26 | PL-37 |  | Concreto | Muros plataforma eje A 11-12, eje 6 D-E | 2026-09-08 | 10/6/2026 12:00:00 AM |  | 28 | 21 | 29.8 | 142 | MURO | 21 | MURO-21-28 | 2026-10-22 | NUEVO | 2026-10-22 | 21 | 8.8
VIALE 26 | PL-37 |  | Concreto | Muros plataforma eje A 11-12, eje 6 D-E | 2026-09-08 | 9/22/2026 12:00:00 AM |  | 14 | 21 | 26.8 | 128 | MURO | 21 | MURO-21-14 | 2026-10-22 | NUEVO | 2026-10-22 | 16.24 | 5.8
VIALE 26 | PL-37 |  | Concreto | Muros plataforma eje A 11-12, eje 6 D-E | 2026-09-08 | 9/22/2026 12:00:00 AM |  | 14 | 21 | 26.4 | 125 | MURO | 21 | MURO-21-14 | 2026-10-22 | NUEVO | 2026-10-22 | 16.24 | 5.4
VIALE 26 | PL-37 |  | Concreto | Muros plataforma eje A 11-12, eje 6 D-E | 2026-09-08 | 9/22/2026 12:00:00 AM |  | 14 | 21 | 28.6 | 136 | MURO | 21 | MURO-21-14 | 2026-10-22 | NUEVO | 2026-10-22 | 16.24 | 7.6
VIALE 26 | PL-37 |  | Concreto | Muros plataforma eje A 11-12, eje 6 D-E | 2026-09-08 | 9/15/2026 12:00:00 AM |  | 7 | 21 | 25.5 | 122 | MURO | 21 | MURO-21-7 | 2026-10-22 | NUEVO | 2026-10-22 | 13.86 | 4.5
VIALE 26 | PL-37 |  | Concreto | Muros plataforma eje A 11-12, eje 6 D-E | 2026-09-08 | 9/15/2026 12:00:00 AM |  | 7 | 21 | 23.5 | 112 | MURO | 21 | MURO-21-7 | 2026-10-22 | NUEVO | 2026-10-22 | 13.86 | 2.5
VIALE 26 | PL-37 |  | Concreto | Muros plataforma eje A 11-12, eje 6 D-E | 2026-09-08 | 9/15/2026 12:00:00 AM |  | 7 | 21 | 23.9 | 114 | MURO | 21 | MURO-21-7 | 2026-10-22 | NUEVO | 2026-10-22 | 13.86 | 2.9
VIALE 26 | PL-35 |  | Concreto | Plataforma cimentación zapatas eje 4 D-E y zarpa eje 12 C-D | 2026-09-07 | 10/5/2026 12:00:00 AM |  | 28 | 21 | 29.9 | 142 | AUTOCOMPAC | 21 | AUTOCOMPAC-21-28 | 2026-10-22 | NUEVO | 2026-10-22 |  | 8.9
VIALE 26 | PL-35 |  | Concreto | Plataforma cimentación zapatas eje 4 D-E y zarpa eje 12 C-D | 2026-09-07 | 10/5/2026 12:00:00 AM |  | 28 | 21 | 27.7 | 132 | AUTOCOMPAC | 21 | AUTOCOMPAC-21-28 | 2026-10-22 | NUEVO | 2026-10-22 |  | 6.7
VIALE 26 | PL-35 |  | Concreto | Plataforma cimentación zapatas eje 4 D-E y zarpa eje 12 C-D | 2026-09-07 | 10/5/2026 12:00:00 AM |  | 28 | 21 | 28.9 | 137 | AUTOCOMPAC | 21 | AUTOCOMPAC-21-28 | 2026-10-22 | NUEVO | 2026-10-22 |  | 7.9
VIALE 26 | PL-35 |  | Concreto | Plataforma cimentación zapatas eje 4 D-E y zarpa eje 12 C-D | 2026-09-07 | 9/21/2026 12:00:00 AM |  | 14 | 21 | 27.2 | 129 | AUTOCOMPAC | 21 | AUTOCOMPAC-21-14 | 2026-10-22 | NUEVO | 2026-10-22 |  | 6.2
VIALE 26 | PL-35 |  | Concreto | Plataforma cimentación zapatas eje 4 D-E y zarpa eje 12 C-D | 2026-09-07 | 9/21/2026 12:00:00 AM |  | 14 | 21 | 26.9 | 128 | AUTOCOMPAC | 21 | AUTOCOMPAC-21-14 | 2026-10-22 | NUEVO | 2026-10-22 |  | 5.9
VIALE 26 | PL-35 |  | Concreto | Plataforma cimentación zapatas eje 4 D-E y zarpa eje 12 C-D | 2026-09-07 | 9/21/2026 12:00:00 AM |  | 14 | 21 | 27.3 | 130 | AUTOCOMPAC | 21 | AUTOCOMPAC-21-14 | 2026-10-22 | NUEVO | 2026-10-22 |  | 6.3
VIALE 26 | PL-35 |  | Concreto | Plataforma cimentación zapatas eje 4 D-E y zarpa eje 12 C-D | 2026-09-07 | 9/14/2026 12:00:00 AM |  | 7 | 21 | 24.3 | 115 | AUTOCOMPAC | 21 | AUTOCOMPAC-21-7 | 2026-10-22 | NUEVO | 2026-10-22 |  | 3.3
VIALE 26 | PL-35 |  | Concreto | Plataforma cimentación zapatas eje 4 D-E y zarpa eje 12 C-D | 2026-09-07 | 9/14/2026 12:00:00 AM |  | 7 | 21 | 23.3 | 111 | AUTOCOMPAC | 21 | AUTOCOMPAC-21-7 | 2026-10-22 | NUEVO | 2026-10-22 |  | 2.3
VIALE 26 | PL-35 |  | Concreto | Plataforma cimentación zapatas eje 4 D-E y zarpa eje 12 C-D | 2026-09-07 | 9/14/2026 12:00:00 AM |  | 7 | 21 | 24.1 | 114 | AUTOCOMPAC | 21 | AUTOCOMPAC-21-7 | 2026-10-22 | NUEVO | 2026-10-22 |  | 3.1
VIALE 26 | PL-36 |  | Concreto | Muros cimentación plataforma eje A 7-8, 8-9, columnas y muros 6 B-C | 2026-09-07 | 10/5/2026 12:00:00 AM |  | 28 | 21 | 24.4 | 116 | MURO | 21 | MURO-21-28 | 2026-10-22 | NUEVO | 2026-10-22 | 21 | 3.4
VIALE 26 | PL-36 |  | Concreto | Muros cimentación plataforma eje A 7-8, 8-9, columnas y muros 6 B-C | 2026-09-07 | 10/5/2026 12:00:00 AM |  | 28 | 21 | 21.1 | 100 | MURO | 21 | MURO-21-28 | 2026-10-22 | NUEVO | 2026-10-22 | 21 | 0.1
VIALE 26 | PL-36 |  | Concreto | Muros cimentación plataforma eje A 7-8, 8-9, columnas y muros 6 B-C | 2026-09-07 | 10/5/2026 12:00:00 AM |  | 28 | 21 | 22 | 105 | MURO | 21 | MURO-21-28 | 2026-10-22 | NUEVO | 2026-10-22 | 21 | 1
VIALE 26 | PL-36 |  | Concreto | Muros cimentación plataforma eje A 7-8, 8-9, columnas y muros 6 B-C | 2026-09-07 | 9/21/2026 12:00:00 AM |  | 14 | 21 | 21.4 | 102 | MURO | 21 | MURO-21-14 | 2026-10-22 | NUEVO | 2026-10-22 | 16.24 | 0.4
VIALE 26 | PL-36 |  | Concreto | Muros cimentación plataforma eje A 7-8, 8-9, columnas y muros 6 B-C | 2026-09-07 | 9/21/2026 12:00:00 AM |  | 14 | 21 | 19.6 | 93 | MURO | 21 | MURO-21-14 | 2026-10-22 | NUEVO | 2026-10-22 | 16.24 | -1.4
VIALE 26 | PL-36 |  | Concreto | Muros cimentación plataforma eje A 7-8, 8-9, columnas y muros 6 B-C | 2026-09-07 | 9/21/2026 12:00:00 AM |  | 14 | 21 | 19.8 | 94 | MURO | 21 | MURO-21-14 | 2026-10-22 | NUEVO | 2026-10-22 | 16.24 | -1.2
VIALE 26 | PL-36 |  | Concreto | Muros cimentación plataforma eje A 7-8, 8-9, columnas y muros 6 B-C | 2026-09-07 | 9/14/2026 12:00:00 AM |  | 7 | 21 | 17.2 | 82 | MURO | 21 | MURO-21-7 | 2026-10-22 | NUEVO | 2026-10-22 | 13.86 | -3.8
VIALE 26 | PL-36 |  | Concreto | Muros cimentación plataforma eje A 7-8, 8-9, columnas y muros 6 B-C | 2026-09-07 | 9/14/2026 12:00:00 AM |  | 7 | 21 | 18.3 | 87 | MURO | 21 | MURO-21-7 | 2026-10-22 | NUEVO | 2026-10-22 | 13.86 | -2.7
VIALE 26 | PL-36 |  | Concreto | Muros cimentación plataforma eje A 7-8, 8-9, columnas y muros 6 B-C | 2026-09-07 | 9/14/2026 12:00:00 AM |  | 7 | 21 | 18.1 | 86 | MURO | 21 | MURO-21-7 | 2026-10-22 | NUEVO | 2026-10-22 | 13.86 | -2.9
VIALE 26 | PL-33 |  | Concreto | Zarpa ejes 12 B-C, vigas plataforma P1 | 2026-09-04 | 10/2/2026 12:00:00 AM |  | 28 | 21 | 24.5 | 116 | AUTOCOMPAC | 21 | AUTOCOMPAC-21-28 | 2026-10-22 | NUEVO | 2026-10-22 |  | 3.5
VIALE 26 | PL-33 |  | Concreto | Zarpa ejes 12 B-C, vigas plataforma P1 | 2026-09-04 | 10/2/2026 12:00:00 AM |  | 28 | 21 | 22.5 | 107 | AUTOCOMPAC | 21 | AUTOCOMPAC-21-28 | 2026-10-22 | NUEVO | 2026-10-22 |  | 1.5
VIALE 26 | PL-33 |  | Concreto | Zarpa ejes 12 B-C, vigas plataforma P1 | 2026-09-04 | 10/2/2026 12:00:00 AM |  | 28 | 21 | 23.5 | 112 | AUTOCOMPAC | 21 | AUTOCOMPAC-21-28 | 2026-10-22 | NUEVO | 2026-10-22 |  | 2.5
VIALE 26 | PL-33 |  | Concreto | Zarpa ejes 12 B-C, vigas plataforma P1 | 2026-09-04 | 9/18/2026 12:00:00 AM |  | 14 | 21 | 21.4 | 102 | AUTOCOMPAC | 21 | AUTOCOMPAC-21-14 | 2026-10-22 | NUEVO | 2026-10-22 |  | 0.4
VIALE 26 | PL-33 |  | Concreto | Zarpa ejes 12 B-C, vigas plataforma P1 | 2026-09-04 | 9/18/2026 12:00:00 AM |  | 14 | 21 | 20.5 | 98 | AUTOCOMPAC | 21 | AUTOCOMPAC-21-14 | 2026-10-22 | NUEVO | 2026-10-22 |  | -0.5
VIALE 26 | PL-33 |  | Concreto | Zarpa ejes 12 B-C, vigas plataforma P1 | 2026-09-04 | 9/18/2026 12:00:00 AM |  | 14 | 21 | 20.3 | 97 | AUTOCOMPAC | 21 | AUTOCOMPAC-21-14 | 2026-10-22 | NUEVO | 2026-10-22 |  | -0.7
VIALE 26 | PL-33 |  | Concreto | Zarpa ejes 12 B-C, vigas plataforma P1 | 2026-09-04 | 9/11/2026 12:00:00 AM |  | 7 | 21 | 17.4 | 83 | AUTOCOMPAC | 21 | AUTOCOMPAC-21-7 | 2026-10-22 | NUEVO | 2026-10-22 |  | -3.6
VIALE 26 | PL-33 |  | Concreto | Zarpa ejes 12 B-C, vigas plataforma P1 | 2026-09-04 | 9/11/2026 12:00:00 AM |  | 7 | 21 | 18.5 | 88 | AUTOCOMPAC | 21 | AUTOCOMPAC-21-7 | 2026-10-22 | NUEVO | 2026-10-22 |  | -2.5
VIALE 26 | PL-33 |  | Concreto | Zarpa ejes 12 B-C, vigas plataforma P1 | 2026-09-04 | 9/11/2026 12:00:00 AM |  | 7 | 21 | 16.9 | 80 | AUTOCOMPAC | 21 | AUTOCOMPAC-21-7 | 2026-10-22 | NUEVO | 2026-10-22 |  | -4.1
VIALE 26 | PL-34 |  | Concreto | Placa P1 plataforma ejes 9 a 7 entre C-E | 2026-09-04 | 10/2/2026 12:00:00 AM |  | 28 | 21 | 29.1 | 138 | PLACA | 21 | PLACA-21-28 | 2026-10-22 | NUEVO | 2026-10-22 | 21 | 8.1
VIALE 26 | PL-34 |  | Concreto | Placa P1 plataforma ejes 9 a 7 entre C-E | 2026-09-04 | 10/2/2026 12:00:00 AM |  | 28 | 21 | 29.9 | 142 | PLACA | 21 | PLACA-21-28 | 2026-10-22 | NUEVO | 2026-10-22 | 21 | 8.9
VIALE 26 | PL-34 |  | Concreto | Placa P1 plataforma ejes 9 a 7 entre C-E | 2026-09-04 | 10/2/2026 12:00:00 AM |  | 28 | 21 | 30.4 | 145 | PLACA | 21 | PLACA-21-28 | 2026-10-22 | NUEVO | 2026-10-22 | 21 | 9.4
VIALE 26 | PL-34 |  | Concreto | Placa P1 plataforma ejes 9 a 7 entre C-E | 2026-09-04 | 9/18/2026 12:00:00 AM |  | 14 | 21 | 32.4 | 154 | PLACA | 21 | PLACA-21-14 | 2026-10-22 | NUEVO | 2026-10-22 | 16.24 | 11.4
VIALE 26 | PL-34 |  | Concreto | Placa P1 plataforma ejes 9 a 7 entre C-E | 2026-09-04 | 9/18/2026 12:00:00 AM |  | 14 | 21 | 28.1 | 134 | PLACA | 21 | PLACA-21-14 | 2026-10-22 | NUEVO | 2026-10-22 | 16.24 | 7.1
VIALE 26 | PL-34 |  | Concreto | Placa P1 plataforma ejes 9 a 7 entre C-E | 2026-09-04 | 9/18/2026 12:00:00 AM |  | 14 | 21 | 29.1 | 139 | PLACA | 21 | PLACA-21-14 | 2026-10-22 | NUEVO | 2026-10-22 | 16.24 | 8.1
VIALE 26 | PL-34 |  | Concreto | Placa P1 plataforma ejes 9 a 7 entre C-E | 2026-09-04 | 9/11/2026 12:00:00 AM |  | 7 | 21 | 25.4 | 121 | PLACA | 21 | PLACA-21-7 | 2026-10-22 | NUEVO | 2026-10-22 | 13.86 | 4.4
VIALE 26 | PL-34 |  | Concreto | Placa P1 plataforma ejes 9 a 7 entre C-E | 2026-09-04 | 9/11/2026 12:00:00 AM |  | 7 | 21 | 26.5 | 126 | PLACA | 21 | PLACA-21-7 | 2026-10-22 | NUEVO | 2026-10-22 | 13.86 | 5.5
VIALE 26 | PL-34 |  | Concreto | Placa P1 plataforma ejes 9 a 7 entre C-E | 2026-09-04 | 9/11/2026 12:00:00 AM |  | 7 | 21 | 26.8 | 128 | PLACA | 21 | PLACA-21-7 | 2026-10-22 | NUEVO | 2026-10-22 | 13.86 | 5.8
VIALE 26 | PL30 |  | Concreto | VIGAS PLACA PLATAFORMA PISO 1 EJE A-B, 11,10,09 | 2026-09-03 | 10/1/2026 12:00:00 AM |  | 28 | 21 | 23.5 | 112 | PLACA | 21 | PLACA-21-28 | 2026-10-22 | NUEVO | 2026-10-22 | 21 | 2.5
VIALE 26 | PL30 |  | Concreto | VIGAS PLACA PLATAFORMA PISO 1 EJE A-B, 11,10,09 | 2026-09-03 | 10/1/2026 12:00:00 AM |  | 28 | 21 | 20.3 | 97 | PLACA | 21 | PLACA-21-28 | 2026-10-22 | NUEVO | 2026-10-22 | 21 | -0.7
VIALE 26 | PL30 |  | Concreto | VIGAS PLACA PLATAFORMA PISO 1 EJE A-B, 11,10,09 | 2026-09-03 | 10/1/2026 12:00:00 AM |  | 28 | 21 | 22.7 | 108 | PLACA | 21 | PLACA-21-28 | 2026-10-22 | NUEVO | 2026-10-22 | 21 | 1.7
VIALE 26 | PL30 |  | Concreto | VIGAS PLACA PLATAFORMA PISO 1 EJE A-B, 11,10,09 | 2026-09-03 | 9/17/2026 12:00:00 AM |  | 14 | 21 | 20.9 | 99 | PLACA | 21 | PLACA-21-14 | 2026-10-22 | NUEVO | 2026-10-22 | 16.24 | -0.1
VIALE 26 | PL30 |  | Concreto | VIGAS PLACA PLATAFORMA PISO 1 EJE A-B, 11,10,09 | 2026-09-03 | 9/17/2026 12:00:00 AM |  | 14 | 21 | 21.7 | 103 | PLACA | 21 | PLACA-21-14 | 2026-10-22 | NUEVO | 2026-10-22 | 16.24 | 0.7
VIALE 26 | PL30 |  | Concreto | VIGAS PLACA PLATAFORMA PISO 1 EJE A-B, 11,10,09 | 2026-09-03 | 9/17/2026 12:00:00 AM |  | 14 | 21 | 21.8 | 104 | PLACA | 21 | PLACA-21-14 | 2026-10-22 | NUEVO | 2026-10-22 | 16.24 | 0.8
VIALE 26 | PL30 |  | Concreto | VIGAS PLACA PLATAFORMA PISO 1 EJE A-B, 11,10,09 | 2026-09-03 | 9/10/2026 12:00:00 AM |  | 7 | 21 | 20.5 | 98 | PLACA | 21 | PLACA-21-7 | 2026-10-22 | NUEVO | 2026-10-22 | 13.86 | -0.5
VIALE 26 | PL30 |  | Concreto | VIGAS PLACA PLATAFORMA PISO 1 EJE A-B, 11,10,09 | 2026-09-03 | 9/10/2026 12:00:00 AM |  | 7 | 21 | 21.8 | 104 | PLACA | 21 | PLACA-21-7 | 2026-10-22 | NUEVO | 2026-10-22 | 13.86 | 0.8
VIALE 26 | PL30 |  | Concreto | VIGAS PLACA PLATAFORMA PISO 1 EJE A-B, 11,10,09 | 2026-09-03 | 9/10/2026 12:00:00 AM |  | 7 | 21 | 21.3 | 101 | PLACA | 21 | PLACA-21-7 | 2026-10-22 | NUEVO | 2026-10-22 | 13.86 | 0.3
VIALE 26 | PL31 |  | Concreto | PLACA PLATAFORMA PISO 1 EJES AB,11,10,09 | 2026-09-03 | 10/1/2026 12:00:00 AM |  | 28 | 21 | 31.6 | 150 | PLACA | 21 | PLACA-21-28 | 2026-10-22 | NUEVO | 2026-10-22 | 21 | 10.6
VIALE 26 | PL31 |  | Concreto | PLACA PLATAFORMA PISO 1 EJES AB,11,10,09 | 2026-09-03 | 10/1/2026 12:00:00 AM |  | 28 | 21 | 32.4 | 154 | PLACA | 21 | PLACA-21-28 | 2026-10-22 | NUEVO | 2026-10-22 | 21 | 11.4
VIALE 26 | PL31 |  | Concreto | PLACA PLATAFORMA PISO 1 EJES AB,11,10,09 | 2026-09-03 | 10/1/2026 12:00:00 AM |  | 28 | 21 | 32.2 | 153 | PLACA | 21 | PLACA-21-28 | 2026-10-22 | NUEVO | 2026-10-22 | 21 | 11.2
VIALE 26 | PL31 |  | Concreto | PLACA PLATAFORMA PISO 1 EJES AB,11,10,09 | 2026-09-03 | 9/17/2026 12:00:00 AM |  | 14 | 21 | 29.5 | 140 | PLACA | 21 | PLACA-21-14 | 2026-10-22 | NUEVO | 2026-10-22 | 16.24 | 8.5
VIALE 26 | PL31 |  | Concreto | PLACA PLATAFORMA PISO 1 EJES AB,11,10,09 | 2026-09-03 | 9/17/2026 12:00:00 AM |  | 14 | 21 | 29.3 | 140 | PLACA | 21 | PLACA-21-14 | 2026-10-22 | NUEVO | 2026-10-22 | 16.24 | 8.3
VIALE 26 | PL31 |  | Concreto | PLACA PLATAFORMA PISO 1 EJES AB,11,10,09 | 2026-09-03 | 9/17/2026 12:00:00 AM |  | 14 | 21 | 28.1 | 134 | PLACA | 21 | PLACA-21-14 | 2026-10-22 | NUEVO | 2026-10-22 | 16.24 | 7.1
VIALE 26 | PL31 |  | Concreto | PLACA PLATAFORMA PISO 1 EJES AB,11,10,09 | 2026-09-03 | 9/10/2026 12:00:00 AM |  | 7 | 21 | 27.7 | 132 | PLACA | 21 | PLACA-21-7 | 2026-10-22 | NUEVO | 2026-10-22 | 13.86 | 6.7
VIALE 26 | PL31 |  | Concreto | PLACA PLATAFORMA PISO 1 EJES AB,11,10,09 | 2026-09-03 | 9/10/2026 12:00:00 AM |  | 7 | 21 | 29.8 | 142 | PLACA | 21 | PLACA-21-7 | 2026-10-22 | NUEVO | 2026-10-22 | 13.86 | 8.8
VIALE 26 | PL31 |  | Concreto | PLACA PLATAFORMA PISO 1 EJES AB,11,10,09 | 2026-09-03 | 9/10/2026 12:00:00 AM |  | 7 | 21 | 27.8 | 132 | PLACA | 21 | PLACA-21-7 | 2026-10-22 | NUEVO | 2026-10-22 | 13.86 | 6.8
VIALE 26 | PL32 |  | Concreto | MURO SEMISOTANO EJES A-12 AENTRE 7Y8 | 2026-09-03 | 10/1/2026 12:00:00 AM |  | 28 | 21 | 27.3 | 130 | MURO | 21 | MURO-21-28 | 2026-10-22 | NUEVO | 2026-10-22 | 21 | 6.3
VIALE 26 | PL32 |  | Concreto | MURO SEMISOTANO EJES A-12 AENTRE 7Y8 | 2026-09-03 | 10/1/2026 12:00:00 AM |  | 28 | 21 | 27.3 | 130 | MURO | 21 | MURO-21-28 | 2026-10-22 | NUEVO | 2026-10-22 | 21 | 6.3
VIALE 26 | PL32 |  | Concreto | MURO SEMISOTANO EJES A-12 AENTRE 7Y8 | 2026-09-03 | 10/1/2026 12:00:00 AM |  | 28 | 21 | 26.5 | 126 | MURO | 21 | MURO-21-28 | 2026-10-22 | NUEVO | 2026-10-22 | 21 | 5.5
VIALE 26 | PL32 |  | Concreto | MURO SEMISOTANO EJES A-12 AENTRE 7Y8 | 2026-09-03 | 9/17/2026 12:00:00 AM |  | 14 | 21 | 23.4 | 111 | MURO | 21 | MURO-21-14 | 2026-10-22 | NUEVO | 2026-10-22 | 16.24 | 2.4
VIALE 26 | PL32 |  | Concreto | MURO SEMISOTANO EJES A-12 AENTRE 7Y8 | 2026-09-03 | 9/17/2026 12:00:00 AM |  | 14 | 21 | 22.9 | 109 | MURO | 21 | MURO-21-14 | 2026-10-22 | NUEVO | 2026-10-22 | 16.24 | 1.9
VIALE 26 | PL32 |  | Concreto | MURO SEMISOTANO EJES A-12 AENTRE 7Y8 | 2026-09-03 | 9/17/2026 12:00:00 AM |  | 14 | 21 | 23.9 | 114 | MURO | 21 | MURO-21-14 | 2026-10-22 | NUEVO | 2026-10-22 | 16.24 | 2.9
VIALE 26 | PL32 |  | Concreto | MURO SEMISOTANO EJES A-12 AENTRE 7Y8 | 2026-09-03 | 9/10/2026 12:00:00 AM |  | 7 | 21 | 21.5 | 102 | MURO | 21 | MURO-21-7 | 2026-10-22 | NUEVO | 2026-10-22 | 13.86 | 0.5
VIALE 26 | PL32 |  | Concreto | MURO SEMISOTANO EJES A-12 AENTRE 7Y8 | 2026-09-03 | 9/10/2026 12:00:00 AM |  | 7 | 21 | 22.6 | 107 | MURO | 21 | MURO-21-7 | 2026-10-22 | NUEVO | 2026-10-22 | 13.86 | 1.6
VIALE 26 | PL32 |  | Concreto | MURO SEMISOTANO EJES A-12 AENTRE 7Y8 | 2026-09-03 | 9/10/2026 12:00:00 AM |  | 7 | 21 | 22.5 | 107 | MURO | 21 | MURO-21-7 | 2026-10-22 | NUEVO | 2026-10-22 | 13.86 | 1.5
VIALE 26 | PL28 |  | Concreto | CIMENTACION PLATAFORMA VIGA ZAPATA EJE ABC ZARPAS, COLIMNA EJE 5 B-C-D-E-12-C | 2026-09-02 | 9/30/2026 12:00:00 AM |  | 28 | 21 | 25.1 | 120 | AUTOCOMPAC | 21 | AUTOCOMPAC-21-28 | 2026-10-22 | NUEVO | 2026-10-22 |  | 4.1
VIALE 26 | PL28 |  | Concreto | CIMENTACION PLATAFORMA VIGA ZAPATA EJE ABC ZARPAS, COLIMNA EJE 5 B-C-D-E-12-C | 2026-09-02 | 9/30/2026 12:00:00 AM |  | 28 | 21 | 23.6 | 112 | AUTOCOMPAC | 21 | AUTOCOMPAC-21-28 | 2026-10-22 | NUEVO | 2026-10-22 |  | 2.6
VIALE 26 | PL28 |  | Concreto | CIMENTACION PLATAFORMA VIGA ZAPATA EJE ABC ZARPAS, COLIMNA EJE 5 B-C-D-E-12-C | 2026-09-02 | 9/30/2026 12:00:00 AM |  | 28 | 21 | 24.1 | 115 | AUTOCOMPAC | 21 | AUTOCOMPAC-21-28 | 2026-10-22 | NUEVO | 2026-10-22 |  | 3.1
VIALE 26 | PL28 |  | Concreto | CIMENTACION PLATAFORMA VIGA ZAPATA EJE ABC ZARPAS, COLIMNA EJE 5 B-C-D-E-12-C | 2026-09-02 | 9/16/2026 12:00:00 AM |  | 14 | 21 | 23.9 | 114 | AUTOCOMPAC | 21 | AUTOCOMPAC-21-14 | 2026-10-22 | NUEVO | 2026-10-22 |  | 2.9
VIALE 26 | PL28 |  | Concreto | CIMENTACION PLATAFORMA VIGA ZAPATA EJE ABC ZARPAS, COLIMNA EJE 5 B-C-D-E-12-C | 2026-09-02 | 9/16/2026 12:00:00 AM |  | 14 | 21 | 23.2 | 110 | AUTOCOMPAC | 21 | AUTOCOMPAC-21-14 | 2026-10-22 | NUEVO | 2026-10-22 |  | 2.2
VIALE 26 | PL28 |  | Concreto | CIMENTACION PLATAFORMA VIGA ZAPATA EJE ABC ZARPAS, COLIMNA EJE 5 B-C-D-E-12-C | 2026-09-02 | 9/16/2026 12:00:00 AM |  | 14 | 21 | 21.3 | 102 | AUTOCOMPAC | 21 | AUTOCOMPAC-21-14 | 2026-10-22 | NUEVO | 2026-10-22 |  | 0.3
VIALE 26 | PL28 |  | Concreto | CIMENTACION PLATAFORMA VIGA ZAPATA EJE ABC ZARPAS, COLIMNA EJE 5 B-C-D-E-12-C | 2026-09-02 | 9/9/2026 12:00:00 AM |  | 7 | 21 | 20.3 | 96 | AUTOCOMPAC | 21 | AUTOCOMPAC-21-7 | 2026-10-22 | NUEVO | 2026-10-22 |  | -0.7
VIALE 26 | PL28 |  | Concreto | CIMENTACION PLATAFORMA VIGA ZAPATA EJE ABC ZARPAS, COLIMNA EJE 5 B-C-D-E-12-C | 2026-09-02 | 9/9/2026 12:00:00 AM |  | 7 | 21 | 20.6 | 98 | AUTOCOMPAC | 21 | AUTOCOMPAC-21-7 | 2026-10-22 | NUEVO | 2026-10-22 |  | -0.4
VIALE 26 | PL28 |  | Concreto | CIMENTACION PLATAFORMA VIGA ZAPATA EJE ABC ZARPAS, COLIMNA EJE 5 B-C-D-E-12-C | 2026-09-02 | 9/9/2026 12:00:00 AM |  | 7 | 21 | 19.9 | 95 | AUTOCOMPAC | 21 | AUTOCOMPAC-21-7 | 2026-10-22 | NUEVO | 2026-10-22 |  | -1.1
VIALE 26 | PL29 |  | Concreto | MUROS CIMENTACION EJE A ENTRE 9 Y 8 , MURO EJE C NORTE | 2026-09-02 | 9/30/2026 12:00:00 AM |  | 28 | 21 | 26.6 | 127 | MURO | 21 | MURO-21-28 | 2026-10-22 | NUEVO | 2026-10-22 | 21 | 5.6
VIALE 26 | PL29 |  | Concreto | MUROS CIMENTACION EJE A ENTRE 9 Y 8 , MURO EJE C NORTE | 2026-09-02 | 9/30/2026 12:00:00 AM |  | 28 | 21 | 28.2 | 134 | MURO | 21 | MURO-21-28 | 2026-10-22 | NUEVO | 2026-10-22 | 21 | 7.2
VIALE 26 | PL29 |  | Concreto | MUROS CIMENTACION EJE A ENTRE 9 Y 8 , MURO EJE C NORTE | 2026-09-02 | 9/30/2026 12:00:00 AM |  | 28 | 21 | 28.7 | 136 | MURO | 21 | MURO-21-28 | 2026-10-22 | NUEVO | 2026-10-22 | 21 | 7.7
VIALE 26 | PL29 |  | Concreto | MUROS CIMENTACION EJE A ENTRE 9 Y 8 , MURO EJE C NORTE | 2026-09-02 | 9/16/2026 12:00:00 AM |  | 14 | 21 | 25.5 | 121 | MURO | 21 | MURO-21-14 | 2026-10-22 | NUEVO | 2026-10-22 | 16.24 | 4.5
VIALE 26 | PL29 |  | Concreto | MUROS CIMENTACION EJE A ENTRE 9 Y 8 , MURO EJE C NORTE | 2026-09-02 | 9/16/2026 12:00:00 AM |  | 14 | 21 | 24.9 | 119 | MURO | 21 | MURO-21-14 | 2026-10-22 | NUEVO | 2026-10-22 | 16.24 | 3.9
VIALE 26 | PL29 |  | Concreto | MUROS CIMENTACION EJE A ENTRE 9 Y 8 , MURO EJE C NORTE | 2026-09-02 | 9/16/2026 12:00:00 AM |  | 14 | 21 | 24.4 | 116 | MURO | 21 | MURO-21-14 | 2026-10-22 | NUEVO | 2026-10-22 | 16.24 | 3.4
VIALE 26 | PL29 |  | Concreto | MUROS CIMENTACION EJE A ENTRE 9 Y 8 , MURO EJE C NORTE | 2026-09-02 | 9/9/2026 12:00:00 AM |  | 7 | 21 | 23.3 | 111 | MURO | 21 | MURO-21-7 | 2026-10-22 | NUEVO | 2026-10-22 | 13.86 | 2.3
VIALE 26 | PL29 |  | Concreto | MUROS CIMENTACION EJE A ENTRE 9 Y 8 , MURO EJE C NORTE | 2026-09-02 | 9/9/2026 12:00:00 AM |  | 7 | 21 | 22.1 | 105 | MURO | 21 | MURO-21-7 | 2026-10-22 | NUEVO | 2026-10-22 | 13.86 | 1.1
VIALE 26 | PL29 |  | Concreto | MUROS CIMENTACION EJE A ENTRE 9 Y 8 , MURO EJE C NORTE | 2026-09-02 | 9/9/2026 12:00:00 AM |  | 7 | 21 | 22 | 105 | MURO | 21 | MURO-21-7 | 2026-10-22 | NUEVO | 2026-10-22 | 13.86 | 1
VIALE 26 | PL26 |  | Concreto | CIMENTACION PLATAFORMA MUROS EJE A-10-11, 10-9 MURO EJE B-COSTADO NORTE | 2026-08-31 | 9/28/2026 12:00:00 AM |  | 28 | 21 | 30.3 | 144 | MURO | 21 | MURO-21-28 | 2026-10-22 | NUEVO | 2026-10-22 | 21 | 9.3
VIALE 26 | PL26 |  | Concreto | CIMENTACION PLATAFORMA MUROS EJE A-10-11, 10-9 MURO EJE B-COSTADO NORTE | 2026-08-31 | 9/28/2026 12:00:00 AM |  | 28 | 21 | 29 | 138 | MURO | 21 | MURO-21-28 | 2026-10-22 | NUEVO | 2026-10-22 | 21 | 8
VIALE 26 | PL26 |  | Concreto | CIMENTACION PLATAFORMA MUROS EJE A-10-11, 10-9 MURO EJE B-COSTADO NORTE | 2026-08-31 | 9/28/2026 12:00:00 AM |  | 28 | 21 | 28.2 | 134 | MURO | 21 | MURO-21-28 | 2026-10-22 | NUEVO | 2026-10-22 | 21 | 7.2
VIALE 26 | PL26 |  | Concreto | CIMENTACION PLATAFORMA MUROS EJE A-10-11, 10-9 MURO EJE B-COSTADO NORTE | 2026-08-31 | 9/14/2026 12:00:00 AM |  | 14 | 21 | 26.3 | 125 | MURO | 21 | MURO-21-14 | 2026-10-22 | NUEVO | 2026-10-22 | 16.24 | 5.3
VIALE 26 | PL26 |  | Concreto | CIMENTACION PLATAFORMA MUROS EJE A-10-11, 10-9 MURO EJE B-COSTADO NORTE | 2026-08-31 | 9/14/2026 12:00:00 AM |  | 14 | 21 | 25 | 119 | MURO | 21 | MURO-21-14 | 2026-10-22 | NUEVO | 2026-10-22 | 16.24 | 4
VIALE 26 | PL26 |  | Concreto | CIMENTACION PLATAFORMA MUROS EJE A-10-11, 10-9 MURO EJE B-COSTADO NORTE | 2026-08-31 | 9/14/2026 12:00:00 AM |  | 14 | 21 | 26.8 | 128 | MURO | 21 | MURO-21-14 | 2026-10-22 | NUEVO | 2026-10-22 | 16.24 | 5.8
VIALE 26 | PL26 |  | Concreto | CIMENTACION PLATAFORMA MUROS EJE A-10-11, 10-9 MURO EJE B-COSTADO NORTE | 2026-08-31 | 9/7/2026 12:00:00 AM |  | 7 | 21 | 20 | 95 | MURO | 21 | MURO-21-7 | 2026-10-22 | NUEVO | 2026-10-22 | 13.86 | -1
VIALE 26 | PL26 |  | Concreto | CIMENTACION PLATAFORMA MUROS EJE A-10-11, 10-9 MURO EJE B-COSTADO NORTE | 2026-08-31 | 9/7/2026 12:00:00 AM |  | 7 | 21 | 22 | 105 | MURO | 21 | MURO-21-7 | 2026-10-22 | NUEVO | 2026-10-22 | 13.86 | 1
VIALE 26 | PL26 |  | Concreto | CIMENTACION PLATAFORMA MUROS EJE A-10-11, 10-9 MURO EJE B-COSTADO NORTE | 2026-08-31 | 9/7/2026 12:00:00 AM |  | 7 | 21 | 21.7 | 104 | MURO | 21 | MURO-21-7 | 2026-10-22 | NUEVO | 2026-10-22 | 13.86 | 0.7
VIALE 26 | PL27 |  | Concreto | COMENTACION PLATAFORMA ZAPATA Y VIGA EJES 5-D-E | 2026-08-31 | 9/28/2026 12:00:00 AM |  | 28 | 21 | 23.6 | 113 | AUTOCOMPAC | 21 | AUTOCOMPAC-21-28 | 2026-10-22 | NUEVO | 2026-10-22 |  | 2.6
VIALE 26 | PL27 |  | Concreto | COMENTACION PLATAFORMA ZAPATA Y VIGA EJES 5-D-E | 2026-08-31 | 9/28/2026 12:00:00 AM |  | 28 | 21 | 24.7 | 118 | AUTOCOMPAC | 21 | AUTOCOMPAC-21-28 | 2026-10-22 | NUEVO | 2026-10-22 |  | 3.7
VIALE 26 | PL27 |  | Concreto | COMENTACION PLATAFORMA ZAPATA Y VIGA EJES 5-D-E | 2026-08-31 | 9/28/2026 12:00:00 AM |  | 28 | 21 | 23.4 | 111 | AUTOCOMPAC | 21 | AUTOCOMPAC-21-28 | 2026-10-22 | NUEVO | 2026-10-22 |  | 2.4
VIALE 26 | PL27 |  | Concreto | COMENTACION PLATAFORMA ZAPATA Y VIGA EJES 5-D-E | 2026-08-31 | 9/14/2026 12:00:00 AM |  | 14 | 21 | 22.5 | 107 | AUTOCOMPAC | 21 | AUTOCOMPAC-21-14 | 2026-10-22 | NUEVO | 2026-10-22 |  | 1.5
VIALE 26 | PL27 |  | Concreto | COMENTACION PLATAFORMA ZAPATA Y VIGA EJES 5-D-E | 2026-08-31 | 9/14/2026 12:00:00 AM |  | 14 | 21 | 21.3 | 101 | AUTOCOMPAC | 21 | AUTOCOMPAC-21-14 | 2026-10-22 | NUEVO | 2026-10-22 |  | 0.3
VIALE 26 | PL27 |  | Concreto | COMENTACION PLATAFORMA ZAPATA Y VIGA EJES 5-D-E | 2026-08-31 | 9/14/2026 12:00:00 AM |  | 14 | 21 | 21.8 | 104 | AUTOCOMPAC | 21 | AUTOCOMPAC-21-14 | 2026-10-22 | NUEVO | 2026-10-22 |  | 0.8
VIALE 26 | PL27 |  | Concreto | COMENTACION PLATAFORMA ZAPATA Y VIGA EJES 5-D-E | 2026-08-31 | 9/7/2026 12:00:00 AM |  | 7 | 21 | 20.2 | 96 | AUTOCOMPAC | 21 | AUTOCOMPAC-21-7 | 2026-10-22 | NUEVO | 2026-10-22 |  | -0.8
VIALE 26 | PL27 |  | Concreto | COMENTACION PLATAFORMA ZAPATA Y VIGA EJES 5-D-E | 2026-08-31 | 9/7/2026 12:00:00 AM |  | 7 | 21 | 19.3 | 92 | AUTOCOMPAC | 21 | AUTOCOMPAC-21-7 | 2026-10-22 | NUEVO | 2026-10-22 |  | -1.7
VIALE 26 | PL27 |  | Concreto | COMENTACION PLATAFORMA ZAPATA Y VIGA EJES 5-D-E | 2026-08-31 | 9/7/2026 12:00:00 AM |  | 7 | 21 | 19.4 | 92 | AUTOCOMPAC | 21 | AUTOCOMPAC-21-7 | 2026-10-22 | NUEVO | 2026-10-22 |  | -1.6
VIALE 26 | SC08 |  | Concreto | COLUMNAS SALON SOCIAL B-2,B-3,C-2,C-3 | 2026-08-31 | 9/28/2026 12:00:00 AM |  | 28 | 21 | 28.1 | 134 | MURO | 21 | MURO-21-28 | 2026-10-22 | NUEVO | 2026-10-22 | 21 | 7.1
VIALE 26 | SC08 |  | Concreto | COLUMNAS SALON SOCIAL B-2,B-3,C-2,C-3 | 2026-08-31 | 9/28/2026 12:00:00 AM |  | 28 | 21 | 26.4 | 126 | MURO | 21 | MURO-21-28 | 2026-10-22 | NUEVO | 2026-10-22 | 21 | 5.4
VIALE 26 | SC08 |  | Concreto | COLUMNAS SALON SOCIAL B-2,B-3,C-2,C-3 | 2026-08-31 | 9/28/2026 12:00:00 AM |  | 28 | 21 | 30.4 | 145 | MURO | 21 | MURO-21-28 | 2026-10-22 | NUEVO | 2026-10-22 | 21 | 9.4
VIALE 26 | SC08 |  | Concreto | COLUMNAS SALON SOCIAL B-2,B-3,C-2,C-3 | 2026-08-31 | 9/14/2026 12:00:00 AM |  | 14 | 21 | 25.9 | 123 | MURO | 21 | MURO-21-14 | 2026-10-22 | NUEVO | 2026-10-22 | 16.24 | 4.9
VIALE 26 | SC08 |  | Concreto | COLUMNAS SALON SOCIAL B-2,B-3,C-2,C-3 | 2026-08-31 | 9/14/2026 12:00:00 AM |  | 14 | 21 | 26 | 124 | MURO | 21 | MURO-21-14 | 2026-10-22 | NUEVO | 2026-10-22 | 16.24 | 5
VIALE 26 | SC08 |  | Concreto | COLUMNAS SALON SOCIAL B-2,B-3,C-2,C-3 | 2026-08-31 | 9/14/2026 12:00:00 AM |  | 14 | 21 | 26.6 | 127 | MURO | 21 | MURO-21-14 | 2026-10-22 | NUEVO | 2026-10-22 | 16.24 | 5.6
VIALE 26 | SC08 |  | Concreto | COLUMNAS SALON SOCIAL B-2,B-3,C-2,C-3 | 2026-08-31 | 9/7/2026 12:00:00 AM |  | 7 | 21 | 21.3 | 102 | MURO | 21 | MURO-21-7 | 2026-10-22 | NUEVO | 2026-10-22 | 13.86 | 0.3
VIALE 26 | SC08 |  | Concreto | COLUMNAS SALON SOCIAL B-2,B-3,C-2,C-3 | 2026-08-31 | 9/7/2026 12:00:00 AM |  | 7 | 21 | 22.2 | 106 | MURO | 21 | MURO-21-7 | 2026-10-22 | NUEVO | 2026-10-22 | 13.86 | 1.2
VIALE 26 | SC08 |  | Concreto | COLUMNAS SALON SOCIAL B-2,B-3,C-2,C-3 | 2026-08-31 | 9/7/2026 12:00:00 AM |  | 7 | 21 | 22.9 | 109 | MURO | 21 | MURO-21-7 | 2026-10-22 | NUEVO | 2026-10-22 | 13.86 | 1.9
VIALE 26 | PL25 |  | Concreto | CIMENTACION ZAPATAS EJE 5 B-C ZARPA EJE A ENTRE 11-10, 10-9 | 2026-08-29 | 9/26/2026 12:00:00 AM |  | 28 | 21 | 23.7 | 113 | AUTOCOMPAC | 21 | AUTOCOMPAC-21-28 | 2026-10-22 | NUEVO | 2026-10-22 |  | 2.7
VIALE 26 | PL25 |  | Concreto | CIMENTACION ZAPATAS EJE 5 B-C ZARPA EJE A ENTRE 11-10, 10-9 | 2026-08-29 | 9/26/2026 12:00:00 AM |  | 28 | 21 | 25.7 | 123 | AUTOCOMPAC | 21 | AUTOCOMPAC-21-28 | 2026-10-22 | NUEVO | 2026-10-22 |  | 4.7
VIALE 26 | PL25 |  | Concreto | CIMENTACION ZAPATAS EJE 5 B-C ZARPA EJE A ENTRE 11-10, 10-9 | 2026-08-29 | 9/26/2026 12:00:00 AM |  | 28 | 21 | 23.7 | 113 | AUTOCOMPAC | 21 | AUTOCOMPAC-21-28 | 2026-10-22 | NUEVO | 2026-10-22 |  | 2.7
VIALE 26 | PL25 |  | Concreto | CIMENTACION ZAPATAS EJE 5 B-C ZARPA EJE A ENTRE 11-10, 10-9 | 2026-08-29 | 9/12/2026 12:00:00 AM |  | 14 | 21 | 22.1 | 105 | AUTOCOMPAC | 21 | AUTOCOMPAC-21-14 | 2026-10-22 | NUEVO | 2026-10-22 |  | 1.1
VIALE 26 | PL25 |  | Concreto | CIMENTACION ZAPATAS EJE 5 B-C ZARPA EJE A ENTRE 11-10, 10-9 | 2026-08-29 | 9/12/2026 12:00:00 AM |  | 14 | 21 | 23.1 | 110 | AUTOCOMPAC | 21 | AUTOCOMPAC-21-14 | 2026-10-22 | NUEVO | 2026-10-22 |  | 2.1
VIALE 26 | PL25 |  | Concreto | CIMENTACION ZAPATAS EJE 5 B-C ZARPA EJE A ENTRE 11-10, 10-9 | 2026-08-29 | 9/12/2026 12:00:00 AM |  | 14 | 21 | 23 | 110 | AUTOCOMPAC | 21 | AUTOCOMPAC-21-14 | 2026-10-22 | NUEVO | 2026-10-22 |  | 2
VIALE 26 | PL25 |  | Concreto | CIMENTACION ZAPATAS EJE 5 B-C ZARPA EJE A ENTRE 11-10, 10-9 | 2026-08-29 | 9/5/2026 12:00:00 AM |  | 7 | 21 | 21.1 | 100 | AUTOCOMPAC | 21 | AUTOCOMPAC-21-7 | 2026-10-22 | NUEVO | 2026-10-22 |  | 0.1
VIALE 26 | PL25 |  | Concreto | CIMENTACION ZAPATAS EJE 5 B-C ZARPA EJE A ENTRE 11-10, 10-9 | 2026-08-29 | 9/5/2026 12:00:00 AM |  | 7 | 21 | 20.3 | 97 | AUTOCOMPAC | 21 | AUTOCOMPAC-21-7 | 2026-10-22 | NUEVO | 2026-10-22 |  | -0.7
VIALE 26 | PL25 |  | Concreto | CIMENTACION ZAPATAS EJE 5 B-C ZARPA EJE A ENTRE 11-10, 10-9 | 2026-08-29 | 9/5/2026 12:00:00 AM |  | 7 | 21 | 19.9 | 95 | AUTOCOMPAC | 21 | AUTOCOMPAC-21-7 | 2026-10-22 | NUEVO | 2026-10-22 |  | -1.1
VIALE 26 | SC07 |  | Concreto | COLUMNAS SALON SOCIAL B-1 ,D-1,E-2,E-3 | 2026-08-29 | 9/26/2026 12:00:00 AM |  | 28 | 21 | 25.6 | 122 | MURO | 21 | MURO-21-28 | 2026-10-22 | NUEVO | 2026-10-22 | 21 | 4.6
VIALE 26 | SC07 |  | Concreto | COLUMNAS SALON SOCIAL B-1 ,D-1,E-2,E-3 | 2026-08-29 | 9/26/2026 12:00:00 AM |  | 28 | 21 | 26 | 124 | MURO | 21 | MURO-21-28 | 2026-10-22 | NUEVO | 2026-10-22 | 21 | 5
VIALE 26 | SC07 |  | Concreto | COLUMNAS SALON SOCIAL B-1 ,D-1,E-2,E-3 | 2026-08-29 | 9/26/2026 12:00:00 AM |  | 28 | 21 | 26 | 124 | MURO | 21 | MURO-21-28 | 2026-10-22 | NUEVO | 2026-10-22 | 21 | 5
VIALE 26 | SC07 |  | Concreto | COLUMNAS SALON SOCIAL B-1 ,D-1,E-2,E-3 | 2026-08-29 | 9/12/2026 12:00:00 AM |  | 14 | 21 | 21.6 | 103 | MURO | 21 | MURO-21-14 | 2026-10-22 | NUEVO | 2026-10-22 | 16.24 | 0.6
VIALE 26 | SC07 |  | Concreto | COLUMNAS SALON SOCIAL B-1 ,D-1,E-2,E-3 | 2026-08-29 | 9/12/2026 12:00:00 AM |  | 14 | 21 | 22.6 | 108 | MURO | 21 | MURO-21-14 | 2026-10-22 | NUEVO | 2026-10-22 | 16.24 | 1.6
VIALE 26 | SC07 |  | Concreto | COLUMNAS SALON SOCIAL B-1 ,D-1,E-2,E-3 | 2026-08-29 | 9/12/2026 12:00:00 AM |  | 14 | 21 | 22.8 | 108 | MURO | 21 | MURO-21-14 | 2026-10-22 | NUEVO | 2026-10-22 | 16.24 | 1.8
VIALE 26 | SC07 |  | Concreto | COLUMNAS SALON SOCIAL B-1 ,D-1,E-2,E-3 | 2026-08-29 | 9/5/2026 12:00:00 AM |  | 7 | 21 | 21.4 | 102 | MURO | 21 | MURO-21-7 | 2026-10-22 | NUEVO | 2026-10-22 | 13.86 | 0.4
VIALE 26 | SC07 |  | Concreto | COLUMNAS SALON SOCIAL B-1 ,D-1,E-2,E-3 | 2026-08-29 | 9/5/2026 12:00:00 AM |  | 7 | 21 | 19.9 | 95 | MURO | 21 | MURO-21-7 | 2026-10-22 | NUEVO | 2026-10-22 | 13.86 | -1.1
VIALE 26 | SC07 |  | Concreto | COLUMNAS SALON SOCIAL B-1 ,D-1,E-2,E-3 | 2026-08-29 | 9/5/2026 12:00:00 AM |  | 7 | 21 | 21.6 | 103 | MURO | 21 | MURO-21-7 | 2026-10-22 | NUEVO | 2026-10-22 | 13.86 | 0.6
VIALE 26 | PL24 |  | Concreto | CIMEANTACION PLATAFORMA ZARPA Y ZAPATA EJE C-12 ZAPATA EJE E-6 | 2026-08-28 | 9/25/2026 12:00:00 AM |  | 28 | 21 | 18.9 | 90 | AUTOCOMPAC | 21 | AUTOCOMPAC-21-28 | 2026-10-22 | NUEVO | 2026-10-22 |  | -2.1
VIALE 26 | PL24 |  | Concreto | CIMEANTACION PLATAFORMA ZARPA Y ZAPATA EJE C-12 ZAPATA EJE E-6 | 2026-08-28 | 9/25/2026 12:00:00 AM |  | 28 | 21 | 18.8 | 90 | AUTOCOMPAC | 21 | AUTOCOMPAC-21-28 | 2026-10-22 | NUEVO | 2026-10-22 |  | -2.2
VIALE 26 | PL24 |  | Concreto | CIMEANTACION PLATAFORMA ZARPA Y ZAPATA EJE C-12 ZAPATA EJE E-6 | 2026-08-28 | 9/25/2026 12:00:00 AM |  | 28 | 21 | 22 | 105 | AUTOCOMPAC | 21 | AUTOCOMPAC-21-28 | 2026-10-22 | NUEVO | 2026-10-22 |  | 1
VIALE 26 | PL24 |  | Concreto | CIMEANTACION PLATAFORMA ZARPA Y ZAPATA EJE C-12 ZAPATA EJE E-6 | 2026-08-28 | 9/11/2026 12:00:00 AM |  | 14 | 21 | 18.5 | 88 | AUTOCOMPAC | 21 | AUTOCOMPAC-21-14 | 2026-10-22 | NUEVO | 2026-10-22 |  | -2.5
VIALE 26 | PL24 |  | Concreto | CIMEANTACION PLATAFORMA ZARPA Y ZAPATA EJE C-12 ZAPATA EJE E-6 | 2026-08-28 | 9/11/2026 12:00:00 AM |  | 14 | 21 | 15.9 | 76 | AUTOCOMPAC | 21 | AUTOCOMPAC-21-14 | 2026-10-22 | NUEVO | 2026-10-22 |  | -5.1
VIALE 26 | PL24 |  | Concreto | CIMEANTACION PLATAFORMA ZARPA Y ZAPATA EJE C-12 ZAPATA EJE E-6 | 2026-08-28 | 9/11/2026 12:00:00 AM |  | 14 | 21 | 19.8 | 94 | AUTOCOMPAC | 21 | AUTOCOMPAC-21-14 | 2026-10-22 | NUEVO | 2026-10-22 |  | -1.2
VIALE 26 | PL24 |  | Concreto | CIMEANTACION PLATAFORMA ZARPA Y ZAPATA EJE C-12 ZAPATA EJE E-6 | 2026-08-28 | 9/5/2026 12:00:00 AM |  | 8 | 21 | 16.1 | 77 | AUTOCOMPAC | 21 | AUTOCOMPAC-21-8 | 2026-10-22 | NUEVO | 2026-10-22 |  | -4.9
VIALE 26 | PL24 |  | Concreto | CIMEANTACION PLATAFORMA ZARPA Y ZAPATA EJE C-12 ZAPATA EJE E-6 | 2026-08-28 | 9/5/2026 12:00:00 AM |  | 8 | 21 | 13.5 | 64 | AUTOCOMPAC | 21 | AUTOCOMPAC-21-8 | 2026-10-22 | NUEVO | 2026-10-22 |  | -7.5
VIALE 26 | PL24 |  | Concreto | CIMEANTACION PLATAFORMA ZARPA Y ZAPATA EJE C-12 ZAPATA EJE E-6 | 2026-08-28 | 9/5/2026 12:00:00 AM |  | 8 | 21 | 14 | 67 | AUTOCOMPAC | 21 | AUTOCOMPAC-21-8 | 2026-10-22 | NUEVO | 2026-10-22 |  | -7
VIALE 26 | PL23 |  | Concreto | MUROS SEMISOTANO PLATFORMAS EJES A-11-10-10-9 A-8 | 2026-08-27 | 9/24/2026 12:00:00 AM |  | 28 | 21 | 31.2 | 149 | MURO | 21 | MURO-21-28 | 2026-10-22 | NUEVO | 2026-10-22 | 21 | 10.2
VIALE 26 | PL23 |  | Concreto | MUROS SEMISOTANO PLATFORMAS EJES A-11-10-10-9 A-8 | 2026-08-27 | 9/24/2026 12:00:00 AM |  | 28 | 21 | 30.4 | 145 | MURO | 21 | MURO-21-28 | 2026-10-22 | NUEVO | 2026-10-22 | 21 | 9.4
VIALE 26 | PL23 |  | Concreto | MUROS SEMISOTANO PLATFORMAS EJES A-11-10-10-9 A-8 | 2026-08-27 | 9/24/2026 12:00:00 AM |  | 28 | 21 | 28.4 | 135 | MURO | 21 | MURO-21-28 | 2026-10-22 | NUEVO | 2026-10-22 | 21 | 7.4
VIALE 26 | PL23 |  | Concreto | MUROS SEMISOTANO PLATFORMAS EJES A-11-10-10-9 A-8 | 2026-08-27 | 9/10/2026 12:00:00 AM |  | 14 | 21 | 27.6 | 131 | MURO | 21 | MURO-21-14 | 2026-10-22 | NUEVO | 2026-10-22 | 16.24 | 6.6
VIALE 26 | PL23 |  | Concreto | MUROS SEMISOTANO PLATFORMAS EJES A-11-10-10-9 A-8 | 2026-08-27 | 9/10/2026 12:00:00 AM |  | 14 | 21 | 26.6 | 127 | MURO | 21 | MURO-21-14 | 2026-10-22 | NUEVO | 2026-10-22 | 16.24 | 5.6
VIALE 26 | PL23 |  | Concreto | MUROS SEMISOTANO PLATFORMAS EJES A-11-10-10-9 A-8 | 2026-08-27 | 9/10/2026 12:00:00 AM |  | 14 | 21 | 27.9 | 133 | MURO | 21 | MURO-21-14 | 2026-10-22 | NUEVO | 2026-10-22 | 16.24 | 6.9
VIALE 26 | PL23 |  | Concreto | MUROS SEMISOTANO PLATFORMAS EJES A-11-10-10-9 A-8 | 2026-08-27 | 9/3/2026 12:00:00 AM |  | 7 | 21 | 21.9 | 104 | MURO | 21 | MURO-21-7 | 2026-10-22 | NUEVO | 2026-10-22 | 13.86 | 0.9
VIALE 26 | PL23 |  | Concreto | MUROS SEMISOTANO PLATFORMAS EJES A-11-10-10-9 A-8 | 2026-08-27 | 9/3/2026 12:00:00 AM |  | 7 | 21 | 21.2 | 101 | MURO | 21 | MURO-21-7 | 2026-10-22 | NUEVO | 2026-10-22 | 13.86 | 0.2
VIALE 26 | PL23 |  | Concreto | MUROS SEMISOTANO PLATFORMAS EJES A-11-10-10-9 A-8 | 2026-08-27 | 9/3/2026 12:00:00 AM |  | 7 | 21 | 23.8 | 113 | MURO | 21 | MURO-21-7 | 2026-10-22 | NUEVO | 2026-10-22 | 13.86 | 2.8
VIALE 26 | SC 05 |  | Concreto | VIGAS CIMENTACION PLACA SUPERIOR EJE 1-3 ENTRE A Y F-SC | 2026-08-27 | 9/24/2026 12:00:00 AM |  | 28 | 21 | 19.8 | 94 | PLACA | 21 | PLACA-21-28 | 2026-10-22 | NUEVO | 2026-10-22 | 21 | -1.2
VIALE 26 | SC 05 |  | Concreto | VIGAS CIMENTACION PLACA SUPERIOR EJE 1-3 ENTRE A Y F-SC | 2026-08-27 | 9/24/2026 12:00:00 AM |  | 28 | 21 | 18.2 | 86 | PLACA | 21 | PLACA-21-28 | 2026-10-22 | NUEVO | 2026-10-22 | 21 | -2.8
VIALE 26 | SC 05 |  | Concreto | VIGAS CIMENTACION PLACA SUPERIOR EJE 1-3 ENTRE A Y F-SC | 2026-08-27 | 9/24/2026 12:00:00 AM |  | 28 | 21 | 18.7 | 89 | PLACA | 21 | PLACA-21-28 | 2026-10-22 | NUEVO | 2026-10-22 | 21 | -2.3
VIALE 26 | SC 05 |  | Concreto | VIGAS CIMENTACION PLACA SUPERIOR EJE 1-3 ENTRE A Y F-SC | 2026-08-27 | 9/10/2026 12:00:00 AM |  | 14 | 21 | 16.2 | 77 | PLACA | 21 | PLACA-21-14 | 2026-10-22 | NUEVO | 2026-10-22 | 16.24 | -4.8
VIALE 26 | SC 05 |  | Concreto | VIGAS CIMENTACION PLACA SUPERIOR EJE 1-3 ENTRE A Y F-SC | 2026-08-27 | 9/10/2026 12:00:00 AM |  | 14 | 21 | 16.7 | 80 | PLACA | 21 | PLACA-21-14 | 2026-10-22 | NUEVO | 2026-10-22 | 16.24 | -4.3
VIALE 26 | SC 05 |  | Concreto | VIGAS CIMENTACION PLACA SUPERIOR EJE 1-3 ENTRE A Y F-SC | 2026-08-27 | 9/10/2026 12:00:00 AM |  | 14 | 21 | 17.3 | 82 | PLACA | 21 | PLACA-21-14 | 2026-10-22 | NUEVO | 2026-10-22 | 16.24 | -3.7
VIALE 26 | SC 05 |  | Concreto | VIGAS CIMENTACION PLACA SUPERIOR EJE 1-3 ENTRE A Y F-SC | 2026-08-27 | 9/3/2026 12:00:00 AM |  | 7 | 21 | 13.4 | 64 | PLACA | 21 | PLACA-21-7 | 2026-10-22 | NUEVO | 2026-10-22 | 13.86 | -7.6
VIALE 26 | SC 05 |  | Concreto | VIGAS CIMENTACION PLACA SUPERIOR EJE 1-3 ENTRE A Y F-SC | 2026-08-27 | 9/3/2026 12:00:00 AM |  | 7 | 21 | 12.9 | 61 | PLACA | 21 | PLACA-21-7 | 2026-10-22 | NUEVO | 2026-10-22 | 13.86 | -8.1
VIALE 26 | SC 05 |  | Concreto | VIGAS CIMENTACION PLACA SUPERIOR EJE 1-3 ENTRE A Y F-SC | 2026-08-27 | 9/3/2026 12:00:00 AM |  | 7 | 21 | 15.2 | 72 | PLACA | 21 | PLACA-21-7 | 2026-10-22 | NUEVO | 2026-10-22 | 13.86 | -5.8
VIALE 26 | SC 06 |  | Concreto | VIGAS CIMENTACION PLACA SUPERIOR EJE 1-3 ENTRE A-F-SC | 2026-08-27 | 9/24/2026 12:00:00 AM |  | 28 | 21 | 28.8 | 137 | PLACA | 21 | PLACA-21-28 | 2026-10-22 | NUEVO | 2026-10-22 | 21 | 7.8
VIALE 26 | SC 06 |  | Concreto | VIGAS CIMENTACION PLACA SUPERIOR EJE 1-3 ENTRE A-F-SC | 2026-08-27 | 9/24/2026 12:00:00 AM |  | 28 | 21 | 25.1 | 120 | PLACA | 21 | PLACA-21-28 | 2026-10-22 | NUEVO | 2026-10-22 | 21 | 4.1
VIALE 26 | SC 06 |  | Concreto | VIGAS CIMENTACION PLACA SUPERIOR EJE 1-3 ENTRE A-F-SC | 2026-08-27 | 9/24/2026 12:00:00 AM |  | 28 | 21 | 26 | 124 | PLACA | 21 | PLACA-21-28 | 2026-10-22 | NUEVO | 2026-10-22 | 21 | 5
VIALE 26 | SC 06 |  | Concreto | VIGAS CIMENTACION PLACA SUPERIOR EJE 1-3 ENTRE A-F-SC | 2026-08-27 | 9/10/2026 12:00:00 AM |  | 14 | 21 | 27.5 | 131 | PLACA | 21 | PLACA-21-14 | 2026-10-22 | NUEVO | 2026-10-22 | 16.24 | 6.5
VIALE 26 | SC 06 |  | Concreto | VIGAS CIMENTACION PLACA SUPERIOR EJE 1-3 ENTRE A-F-SC | 2026-08-27 | 9/10/2026 12:00:00 AM |  | 14 | 21 | 28.8 | 137 | PLACA | 21 | PLACA-21-14 | 2026-10-22 | NUEVO | 2026-10-22 | 16.24 | 7.8
VIALE 26 | SC 06 |  | Concreto | VIGAS CIMENTACION PLACA SUPERIOR EJE 1-3 ENTRE A-F-SC | 2026-08-27 | 9/10/2026 12:00:00 AM |  | 14 | 21 | 28.3 | 134 | PLACA | 21 | PLACA-21-14 | 2026-10-22 | NUEVO | 2026-10-22 | 16.24 | 7.3
VIALE 26 | SC 06 |  | Concreto | VIGAS CIMENTACION PLACA SUPERIOR EJE 1-3 ENTRE A-F-SC | 2026-08-27 | 9/3/2026 12:00:00 AM |  | 7 | 21 | 21 | 100 | PLACA | 21 | PLACA-21-7 | 2026-10-22 | NUEVO | 2026-10-22 | 13.86 | 0
VIALE 26 | SC 06 |  | Concreto | VIGAS CIMENTACION PLACA SUPERIOR EJE 1-3 ENTRE A-F-SC | 2026-08-27 | 9/3/2026 12:00:00 AM |  | 7 | 21 | 23.9 | 114 | PLACA | 21 | PLACA-21-7 | 2026-10-22 | NUEVO | 2026-10-22 | 13.86 | 2.9
VIALE 26 | SC 06 |  | Concreto | VIGAS CIMENTACION PLACA SUPERIOR EJE 1-3 ENTRE A-F-SC | 2026-08-27 | 9/3/2026 12:00:00 AM |  | 7 | 21 | 20.4 | 97 | PLACA | 21 | PLACA-21-7 | 2026-10-22 | NUEVO | 2026-10-22 | 13.86 | -0.6
VIALE 26 | PL21 |  | Concreto | COLIMNA PLATAFORMA EJE D-11, ZARPA EJE A-TR5 | 2026-08-26 | 9/23/2026 12:00:00 AM |  | 28 | 21 | 24.7 | 117 | AUTOCOMPAC | 21 | AUTOCOMPAC-21-28 | 2026-10-22 | NUEVO | 2026-10-22 |  | 3.7
VIALE 26 | PL21 |  | Concreto | COLIMNA PLATAFORMA EJE D-11, ZARPA EJE A-TR5 | 2026-08-26 | 9/23/2026 12:00:00 AM |  | 28 | 21 | 23.3 | 111 | AUTOCOMPAC | 21 | AUTOCOMPAC-21-28 | 2026-10-22 | NUEVO | 2026-10-22 |  | 2.3
VIALE 26 | PL21 |  | Concreto | COLIMNA PLATAFORMA EJE D-11, ZARPA EJE A-TR5 | 2026-08-26 | 9/23/2026 12:00:00 AM |  | 28 | 21 | 23.7 | 113 | AUTOCOMPAC | 21 | AUTOCOMPAC-21-28 | 2026-10-22 | NUEVO | 2026-10-22 |  | 2.7
VIALE 26 | PL21 |  | Concreto | COLIMNA PLATAFORMA EJE D-11, ZARPA EJE A-TR5 | 2026-08-26 | 9/9/2026 12:00:00 AM |  | 14 | 21 | 21.4 | 102 | AUTOCOMPAC | 21 | AUTOCOMPAC-21-14 | 2026-10-22 | NUEVO | 2026-10-22 |  | 0.4
VIALE 26 | PL21 |  | Concreto | COLIMNA PLATAFORMA EJE D-11, ZARPA EJE A-TR5 | 2026-08-26 | 9/9/2026 12:00:00 AM |  | 14 | 21 | 21.3 | 101 | AUTOCOMPAC | 21 | AUTOCOMPAC-21-14 | 2026-10-22 | NUEVO | 2026-10-22 |  | 0.3
VIALE 26 | PL21 |  | Concreto | COLIMNA PLATAFORMA EJE D-11, ZARPA EJE A-TR5 | 2026-08-26 | 9/9/2026 12:00:00 AM |  | 14 | 21 | 22.2 | 106 | AUTOCOMPAC | 21 | AUTOCOMPAC-21-14 | 2026-10-22 | NUEVO | 2026-10-22 |  | 1.2
VIALE 26 | PL21 |  | Concreto | COLIMNA PLATAFORMA EJE D-11, ZARPA EJE A-TR5 | 2026-08-26 | 9/2/2026 12:00:00 AM |  | 7 | 21 | 17.8 | 85 | AUTOCOMPAC | 21 | AUTOCOMPAC-21-7 | 2026-10-22 | NUEVO | 2026-10-22 |  | -3.2
VIALE 26 | PL21 |  | Concreto | COLIMNA PLATAFORMA EJE D-11, ZARPA EJE A-TR5 | 2026-08-26 | 9/2/2026 12:00:00 AM |  | 7 | 21 | 20.4 | 97 | AUTOCOMPAC | 21 | AUTOCOMPAC-21-7 | 2026-10-22 | NUEVO | 2026-10-22 |  | -0.6
VIALE 26 | PL21 |  | Concreto | COLIMNA PLATAFORMA EJE D-11, ZARPA EJE A-TR5 | 2026-08-26 | 9/2/2026 12:00:00 AM |  | 7 | 21 | 18.9 | 90 | AUTOCOMPAC | 21 | AUTOCOMPAC-21-7 | 2026-10-22 | NUEVO | 2026-10-22 |  | -2.1
VIALE 26 | PL22 |  | Concreto | PLACA PISO 1 PLATAFORMA EJES C-E ENTRE 9-11 | 2026-08-26 | 9/23/2026 12:00:00 AM |  | 28 | 21 | 22.3 | 106 | PLACA | 21 | PLACA-21-28 | 2026-10-22 | NUEVO | 2026-10-22 | 21 | 1.3
VIALE 26 | PL22 |  | Concreto | PLACA PISO 1 PLATAFORMA EJES C-E ENTRE 9-11 | 2026-08-26 | 9/23/2026 12:00:00 AM |  | 28 | 21 | 21.1 | 100 | PLACA | 21 | PLACA-21-28 | 2026-10-22 | NUEVO | 2026-10-22 | 21 | 0.1
VIALE 26 | PL22 |  | Concreto | PLACA PISO 1 PLATAFORMA EJES C-E ENTRE 9-11 | 2026-08-26 | 9/23/2026 12:00:00 AM |  | 28 | 21 | 23.2 | 111 | PLACA | 21 | PLACA-21-28 | 2026-10-22 | NUEVO | 2026-10-22 | 21 | 2.2
VIALE 26 | PL22 |  | Concreto | PLACA PISO 1 PLATAFORMA EJES C-E ENTRE 9-11 | 2026-08-26 | 9/9/2026 12:00:00 AM |  | 14 | 21 | 18.4 | 88 | PLACA | 21 | PLACA-21-14 | 2026-10-22 | NUEVO | 2026-10-22 | 16.24 | -2.6
VIALE 26 | PL22 |  | Concreto | PLACA PISO 1 PLATAFORMA EJES C-E ENTRE 9-11 | 2026-08-26 | 9/9/2026 12:00:00 AM |  | 14 | 21 | 19.5 | 93 | PLACA | 21 | PLACA-21-14 | 2026-10-22 | NUEVO | 2026-10-22 | 16.24 | -1.5
VIALE 26 | PL22 |  | Concreto | PLACA PISO 1 PLATAFORMA EJES C-E ENTRE 9-11 | 2026-08-26 | 9/9/2026 12:00:00 AM |  | 14 | 21 | 21.1 | 100 | PLACA | 21 | PLACA-21-14 | 2026-10-22 | NUEVO | 2026-10-22 | 16.24 | 0.1
VIALE 26 | PL22 |  | Concreto | PLACA PISO 1 PLATAFORMA EJES C-E ENTRE 9-11 | 2026-08-26 | 9/2/2026 12:00:00 AM |  | 7 | 21 | 19.8 | 94 | PLACA | 21 | PLACA-21-7 | 2026-10-22 | NUEVO | 2026-10-22 | 13.86 | -1.2
VIALE 26 | PL22 |  | Concreto | PLACA PISO 1 PLATAFORMA EJES C-E ENTRE 9-11 | 2026-08-26 | 9/2/2026 12:00:00 AM |  | 7 | 21 | 20.4 | 97 | PLACA | 21 | PLACA-21-7 | 2026-10-22 | NUEVO | 2026-10-22 | 13.86 | -0.6
VIALE 26 | PL22 |  | Concreto | PLACA PISO 1 PLATAFORMA EJES C-E ENTRE 9-11 | 2026-08-26 | 9/2/2026 12:00:00 AM |  | 7 | 21 | 20.1 | 96 | PLACA | 21 | PLACA-21-7 | 2026-10-22 | NUEVO | 2026-10-22 | 13.86 | -0.9
VIALE 26 | PL20 |  | Concreto | PLATAFORMA MURO EJE B , PARAMENTO , COLUMNA EJE B12 ZARPA A-8 | 2026-08-25 | 9/22/2026 12:00:00 AM |  | 28 | 21 | 25.8 | 123 | MURO | 21 | MURO-21-28 | 2026-10-22 | NUEVO | 2026-10-22 | 21 | 4.8
VIALE 26 | PL20 |  | Concreto | PLATAFORMA MURO EJE B , PARAMENTO , COLUMNA EJE B12 ZARPA A-8 | 2026-08-25 | 9/22/2026 12:00:00 AM |  | 28 | 21 | 27 | 128 | MURO | 21 | MURO-21-28 | 2026-10-22 | NUEVO | 2026-10-22 | 21 | 6
VIALE 26 | PL20 |  | Concreto | PLATAFORMA MURO EJE B , PARAMENTO , COLUMNA EJE B12 ZARPA A-8 | 2026-08-25 | 9/22/2026 12:00:00 AM |  | 28 | 21 | 25.1 | 119 | MURO | 21 | MURO-21-28 | 2026-10-22 | NUEVO | 2026-10-22 | 21 | 4.1
VIALE 26 | PL20 |  | Concreto | PLATAFORMA MURO EJE B , PARAMENTO , COLUMNA EJE B12 ZARPA A-8 | 2026-08-25 | 9/8/2026 12:00:00 AM |  | 14 | 21 | 23.8 | 113 | MURO | 21 | MURO-21-14 | 2026-10-22 | NUEVO | 2026-10-22 | 16.24 | 2.8
VIALE 26 | PL20 |  | Concreto | PLATAFORMA MURO EJE B , PARAMENTO , COLUMNA EJE B12 ZARPA A-8 | 2026-08-25 | 9/8/2026 12:00:00 AM |  | 14 | 21 | 24.1 | 115 | MURO | 21 | MURO-21-14 | 2026-10-22 | NUEVO | 2026-10-22 | 16.24 | 3.1
VIALE 26 | PL20 |  | Concreto | PLATAFORMA MURO EJE B , PARAMENTO , COLUMNA EJE B12 ZARPA A-8 | 2026-08-25 | 9/8/2026 12:00:00 AM |  | 14 | 21 | 24.4 | 116 | MURO | 21 | MURO-21-14 | 2026-10-22 | NUEVO | 2026-10-22 | 16.24 | 3.4
VIALE 26 | PL20 |  | Concreto | PLATAFORMA MURO EJE B , PARAMENTO , COLUMNA EJE B12 ZARPA A-8 | 2026-08-25 | 9/1/2026 12:00:00 AM |  | 7 | 21 | 18.2 | 86 | MURO | 21 | MURO-21-7 | 2026-10-22 | NUEVO | 2026-10-22 | 13.86 | -2.8
VIALE 26 | PL20 |  | Concreto | PLATAFORMA MURO EJE B , PARAMENTO , COLUMNA EJE B12 ZARPA A-8 | 2026-08-25 | 9/1/2026 12:00:00 AM |  | 7 | 21 | 19.5 | 93 | MURO | 21 | MURO-21-7 | 2026-10-22 | NUEVO | 2026-10-22 | 13.86 | -1.5
VIALE 26 | PL20 |  | Concreto | PLATAFORMA MURO EJE B , PARAMENTO , COLUMNA EJE B12 ZARPA A-8 | 2026-08-25 | 9/1/2026 12:00:00 AM |  | 7 | 21 | 19.6 | 93 | MURO | 21 | MURO-21-7 | 2026-10-22 | NUEVO | 2026-10-22 | 13.86 | -1.4
VIALE 26 | SC 04 |  | Concreto | TORTA INFERIOR SALON COMUNAL EJE A-D 1Y3 | 2026-08-25 | 9/22/2026 12:00:00 AM |  | 28 | 21 | 33.2 | 158 | MURO | 21 | MURO-21-28 | 2026-10-22 | NUEVO | 2026-10-22 | 21 | 12.2
VIALE 26 | SC 04 |  | Concreto | TORTA INFERIOR SALON COMUNAL EJE A-D 1Y3 | 2026-08-25 | 9/22/2026 12:00:00 AM |  | 28 | 21 | 34.3 | 163 | MURO | 21 | MURO-21-28 | 2026-10-22 | NUEVO | 2026-10-22 | 21 | 13.3
VIALE 26 | SC 04 |  | Concreto | TORTA INFERIOR SALON COMUNAL EJE A-D 1Y3 | 2026-08-25 | 9/22/2026 12:00:00 AM |  | 28 | 21 | 34.3 | 163 | MURO | 21 | MURO-21-28 | 2026-10-22 | NUEVO | 2026-10-22 | 21 | 13.3
VIALE 26 | SC 04 |  | Concreto | TORTA INFERIOR SALON COMUNAL EJE A-D 1Y3 | 2026-08-25 | 9/8/2026 12:00:00 AM |  | 14 | 21 | 25.1 | 119 | MURO | 21 | MURO-21-14 | 2026-10-22 | NUEVO | 2026-10-22 | 16.24 | 4.1
VIALE 26 | SC 04 |  | Concreto | TORTA INFERIOR SALON COMUNAL EJE A-D 1Y3 | 2026-08-25 | 9/8/2026 12:00:00 AM |  | 14 | 21 | 32.2 | 154 | MURO | 21 | MURO-21-14 | 2026-10-22 | NUEVO | 2026-10-22 | 16.24 | 11.2
VIALE 26 | SC 04 |  | Concreto | TORTA INFERIOR SALON COMUNAL EJE A-D 1Y3 | 2026-08-25 | 9/8/2026 12:00:00 AM |  | 14 | 21 | 31.7 | 151 | MURO | 21 | MURO-21-14 | 2026-10-22 | NUEVO | 2026-10-22 | 16.24 | 10.7
VIALE 26 | SC 04 |  | Concreto | TORTA INFERIOR SALON COMUNAL EJE A-D 1Y3 | 2026-08-25 | 9/1/2026 12:00:00 AM |  | 7 | 21 | 28.5 | 136 | MURO | 21 | MURO-21-7 | 2026-10-22 | NUEVO | 2026-10-22 | 13.86 | 7.5
VIALE 26 | SC 04 |  | Concreto | TORTA INFERIOR SALON COMUNAL EJE A-D 1Y3 | 2026-08-25 | 9/1/2026 12:00:00 AM |  | 7 | 21 | 26.5 | 126 | MURO | 21 | MURO-21-7 | 2026-10-22 | NUEVO | 2026-10-22 | 13.86 | 5.5
VIALE 26 | SC 04 |  | Concreto | TORTA INFERIOR SALON COMUNAL EJE A-D 1Y3 | 2026-08-25 | 9/1/2026 12:00:00 AM |  | 7 | 21 | 26.5 | 126 | MURO | 21 | MURO-21-7 | 2026-10-22 | NUEVO | 2026-10-22 | 13.86 | 5.5
VIALE 26 | PL 19 |  | Concreto | MURO SEMISOTANO PLATAFORMA EJES A-10,9 | 2026-08-24 | 9/21/2026 12:00:00 AM |  | 28 | 21 | 30.9 | 147 | MURO | 21 | MURO-21-28 | 2026-10-22 | NUEVO | 2026-10-22 | 21 | 9.9
VIALE 26 | PL 19 |  | Concreto | MURO SEMISOTANO PLATAFORMA EJES A-10,9 | 2026-08-24 | 9/21/2026 12:00:00 AM |  | 28 | 21 | 28.8 | 137 | MURO | 21 | MURO-21-28 | 2026-10-22 | NUEVO | 2026-10-22 | 21 | 7.8
VIALE 26 | PL 19 |  | Concreto | MURO SEMISOTANO PLATAFORMA EJES A-10,9 | 2026-08-24 | 9/21/2026 12:00:00 AM |  | 28 | 21 | 29.4 | 140 | MURO | 21 | MURO-21-28 | 2026-10-22 | NUEVO | 2026-10-22 | 21 | 8.4
VIALE 26 | PL 19 |  | Concreto | MURO SEMISOTANO PLATAFORMA EJES A-10,9 | 2026-08-24 | 9/7/2026 12:00:00 AM |  | 14 | 21 | 27.1 | 129 | MURO | 21 | MURO-21-14 | 2026-10-22 | NUEVO | 2026-10-22 | 16.24 | 6.1
VIALE 26 | PL 19 |  | Concreto | MURO SEMISOTANO PLATAFORMA EJES A-10,9 | 2026-08-24 | 9/7/2026 12:00:00 AM |  | 14 | 21 | 27.6 | 131 | MURO | 21 | MURO-21-14 | 2026-10-22 | NUEVO | 2026-10-22 | 16.24 | 6.6
VIALE 26 | PL 19 |  | Concreto | MURO SEMISOTANO PLATAFORMA EJES A-10,9 | 2026-08-24 | 9/7/2026 12:00:00 AM |  | 14 | 21 | 25.9 | 123 | MURO | 21 | MURO-21-14 | 2026-10-22 | NUEVO | 2026-10-22 | 16.24 | 4.9
VIALE 26 | PL 19 |  | Concreto | MURO SEMISOTANO PLATAFORMA EJES A-10,9 | 2026-08-24 | 8/31/2026 12:00:00 AM |  | 7 | 21 | 22.1 | 105 | MURO | 21 | MURO-21-7 | 2026-10-22 | NUEVO | 2026-10-22 | 13.86 | 1.1
VIALE 26 | PL 19 |  | Concreto | MURO SEMISOTANO PLATAFORMA EJES A-10,9 | 2026-08-24 | 8/31/2026 12:00:00 AM |  | 7 | 21 | 23.7 | 113 | MURO | 21 | MURO-21-7 | 2026-10-22 | NUEVO | 2026-10-22 | 13.86 | 2.7
VIALE 26 | PL 19 |  | Concreto | MURO SEMISOTANO PLATAFORMA EJES A-10,9 | 2026-08-24 | 8/31/2026 12:00:00 AM |  | 7 | 21 | 23.4 | 111 | MURO | 21 | MURO-21-7 | 2026-10-22 | NUEVO | 2026-10-22 | 13.86 | 2.4
VIALE 26 | PL 18 |  | Concreto | CIMENTACION PLATAFORMA ZARPA EJE A-9 VIGA Y ZAPATA 6-BCD | 2026-08-22 | 9/19/2026 12:00:00 AM |  | 28 | 21 | 17.6 | 84 | AUTOCOMPAC | 21 | AUTOCOMPAC-21-28 | 2026-10-22 | NUEVO | 2026-10-22 |  | -3.4
VIALE 26 | PL 18 |  | Concreto | CIMENTACION PLATAFORMA ZARPA EJE A-9 VIGA Y ZAPATA 6-BCD | 2026-08-22 | 9/19/2026 12:00:00 AM |  | 28 | 21 | 18.6 | 89 | AUTOCOMPAC | 21 | AUTOCOMPAC-21-28 | 2026-10-22 | NUEVO | 2026-10-22 |  | -2.4
VIALE 26 | PL 18 |  | Concreto | CIMENTACION PLATAFORMA ZARPA EJE A-9 VIGA Y ZAPATA 6-BCD | 2026-08-22 | 9/19/2026 12:00:00 AM |  | 28 | 21 | 18.2 | 86 | AUTOCOMPAC | 21 | AUTOCOMPAC-21-28 | 2026-10-22 | NUEVO | 2026-10-22 |  | -2.8
VIALE 26 | PL 18 |  | Concreto | CIMENTACION PLATAFORMA ZARPA EJE A-9 VIGA Y ZAPATA 6-BCD | 2026-08-22 | 9/5/2026 12:00:00 AM |  | 14 | 21 | 12.7 | 61 | AUTOCOMPAC | 21 | AUTOCOMPAC-21-14 | 2026-10-22 | NUEVO | 2026-10-22 |  | -8.3
VIALE 26 | PL 18 |  | Concreto | CIMENTACION PLATAFORMA ZARPA EJE A-9 VIGA Y ZAPATA 6-BCD | 2026-08-22 | 9/5/2026 12:00:00 AM |  | 14 | 21 | 14.5 | 69 | AUTOCOMPAC | 21 | AUTOCOMPAC-21-14 | 2026-10-22 | NUEVO | 2026-10-22 |  | -6.5
VIALE 26 | PL 18 |  | Concreto | CIMENTACION PLATAFORMA ZARPA EJE A-9 VIGA Y ZAPATA 6-BCD | 2026-08-22 | 9/5/2026 12:00:00 AM |  | 14 | 21 | 13.4 | 64 | AUTOCOMPAC | 21 | AUTOCOMPAC-21-14 | 2026-10-22 | NUEVO | 2026-10-22 |  | -7.6
VIALE 26 | PL 18 |  | Concreto | CIMENTACION PLATAFORMA ZARPA EJE A-9 VIGA Y ZAPATA 6-BCD | 2026-08-22 | 8/29/2026 12:00:00 AM |  | 7 | 21 | 13.3 | 63 | AUTOCOMPAC | 21 | AUTOCOMPAC-21-7 | 2026-10-22 | NUEVO | 2026-10-22 |  | -7.7
VIALE 26 | PL 18 |  | Concreto | CIMENTACION PLATAFORMA ZARPA EJE A-9 VIGA Y ZAPATA 6-BCD | 2026-08-22 | 8/29/2026 12:00:00 AM |  | 7 | 21 | 12.2 | 58 | AUTOCOMPAC | 21 | AUTOCOMPAC-21-7 | 2026-10-22 | NUEVO | 2026-10-22 |  | -8.8
VIALE 26 | PL 18 |  | Concreto | CIMENTACION PLATAFORMA ZARPA EJE A-9 VIGA Y ZAPATA 6-BCD | 2026-08-22 | 8/29/2026 12:00:00 AM |  | 7 | 21 | 11.5 | 55 | AUTOCOMPAC | 21 | AUTOCOMPAC-21-7 | 2026-10-22 | NUEVO | 2026-10-22 |  | -9.5
VIALE 26 | PL 16 |  | Concreto | COLUMNAS PLATAFORMA EJES E,8-6-B,C,D,E ZAPATAS B-12 | 2026-08-21 | 9/18/2026 12:00:00 AM |  | 28 | 21 | 24.6 | 117 | MURO | 21 | MURO-21-28 | 2026-10-22 | NUEVO | 2026-10-22 | 21 | 3.6
VIALE 26 | PL 16 |  | Concreto | COLUMNAS PLATAFORMA EJES E,8-6-B,C,D,E ZAPATAS B-12 | 2026-08-21 | 9/18/2026 12:00:00 AM |  | 28 | 21 | 25.1 | 119 | MURO | 21 | MURO-21-28 | 2026-10-22 | NUEVO | 2026-10-22 | 21 | 4.1
VIALE 26 | PL 16 |  | Concreto | COLUMNAS PLATAFORMA EJES E,8-6-B,C,D,E ZAPATAS B-12 | 2026-08-21 | 9/18/2026 12:00:00 AM |  | 28 | 21 | 25.5 | 121 | MURO | 21 | MURO-21-28 | 2026-10-22 | NUEVO | 2026-10-22 | 21 | 4.5
VIALE 26 | PL 16 |  | Concreto | COLUMNAS PLATAFORMA EJES E,8-6-B,C,D,E ZAPATAS B-12 | 2026-08-21 | 9/4/2026 12:00:00 AM |  | 14 | 21 | 23.9 | 114 | MURO | 21 | MURO-21-14 | 2026-10-22 | NUEVO | 2026-10-22 | 16.24 | 2.9
VIALE 26 | PL 16 |  | Concreto | COLUMNAS PLATAFORMA EJES E,8-6-B,C,D,E ZAPATAS B-12 | 2026-08-21 | 9/4/2026 12:00:00 AM |  | 14 | 21 | 23.7 | 113 | MURO | 21 | MURO-21-14 | 2026-10-22 | NUEVO | 2026-10-22 | 16.24 | 2.7
VIALE 26 | PL 16 |  | Concreto | COLUMNAS PLATAFORMA EJES E,8-6-B,C,D,E ZAPATAS B-12 | 2026-08-21 | 9/4/2026 12:00:00 AM |  | 14 | 21 | 22.2 | 106 | MURO | 21 | MURO-21-14 | 2026-10-22 | NUEVO | 2026-10-22 | 16.24 | 1.2
VIALE 26 | PL 16 |  | Concreto | COLUMNAS PLATAFORMA EJES E,8-6-B,C,D,E ZAPATAS B-12 | 2026-08-21 | 8/29/2026 12:00:00 AM |  | 8 | 21 | 21.3 | 102 | MURO | 21 | MURO-21-8 | 2026-10-22 | NUEVO | 2026-10-22 | 14.2 | 0.3
VIALE 26 | PL 16 |  | Concreto | COLUMNAS PLATAFORMA EJES E,8-6-B,C,D,E ZAPATAS B-12 | 2026-08-21 | 8/29/2026 12:00:00 AM |  | 8 | 21 | 22.2 | 105 | MURO | 21 | MURO-21-8 | 2026-10-22 | NUEVO | 2026-10-22 | 14.2 | 1.2
VIALE 26 | PL 16 |  | Concreto | COLUMNAS PLATAFORMA EJES E,8-6-B,C,D,E ZAPATAS B-12 | 2026-08-21 | 8/29/2026 12:00:00 AM |  | 8 | 21 | 22 | 105 | MURO | 21 | MURO-21-8 | 2026-10-22 | NUEVO | 2026-10-22 | 14.2 | 1
VIALE 26 | PL 17 |  | Concreto | PLATAFORMA ZARPA EJE A-10-B-12, MURO EJE E-11 | 2026-08-21 | 9/18/2026 12:00:00 AM |  | 28 | 21 | 31.5 | 150 | MURO | 21 | MURO-21-28 | 2026-10-22 | NUEVO | 2026-10-22 | 21 | 10.5
VIALE 26 | PL 17 |  | Concreto | PLATAFORMA ZARPA EJE A-10-B-12, MURO EJE E-11 | 2026-08-21 | 9/18/2026 12:00:00 AM |  | 28 | 21 | 31.3 | 149 | MURO | 21 | MURO-21-28 | 2026-10-22 | NUEVO | 2026-10-22 | 21 | 10.3
VIALE 26 | PL 17 |  | Concreto | PLATAFORMA ZARPA EJE A-10-B-12, MURO EJE E-11 | 2026-08-21 | 9/18/2026 12:00:00 AM |  | 28 | 21 | 31.9 | 152 | MURO | 21 | MURO-21-28 | 2026-10-22 | NUEVO | 2026-10-22 | 21 | 10.9
VIALE 26 | PL 17 |  | Concreto | PLATAFORMA ZARPA EJE A-10-B-12, MURO EJE E-11 | 2026-08-21 | 9/4/2026 12:00:00 AM |  | 14 | 21 | 30.4 | 145 | MURO | 21 | MURO-21-14 | 2026-10-22 | NUEVO | 2026-10-22 | 16.24 | 9.4
VIALE 26 | PL 17 |  | Concreto | PLATAFORMA ZARPA EJE A-10-B-12, MURO EJE E-11 | 2026-08-21 | 9/4/2026 12:00:00 AM |  | 14 | 21 | 30 | 143 | MURO | 21 | MURO-21-14 | 2026-10-22 | NUEVO | 2026-10-22 | 16.24 | 9
VIALE 26 | PL 17 |  | Concreto | PLATAFORMA ZARPA EJE A-10-B-12, MURO EJE E-11 | 2026-08-21 | 9/4/2026 12:00:00 AM |  | 14 | 21 | 28.2 | 134 | MURO | 21 | MURO-21-14 | 2026-10-22 | NUEVO | 2026-10-22 | 16.24 | 7.2
VIALE 26 | PL 17 |  | Concreto | PLATAFORMA ZARPA EJE A-10-B-12, MURO EJE E-11 | 2026-08-21 | 8/29/2026 12:00:00 AM |  | 8 | 21 | 27 | 129 | MURO | 21 | MURO-21-8 | 2026-10-22 | NUEVO | 2026-10-22 | 14.2 | 6
VIALE 26 | PL 17 |  | Concreto | PLATAFORMA ZARPA EJE A-10-B-12, MURO EJE E-11 | 2026-08-21 | 8/29/2026 12:00:00 AM |  | 8 | 21 | 27.5 | 131 | MURO | 21 | MURO-21-8 | 2026-10-22 | NUEVO | 2026-10-22 | 14.2 | 6.5
VIALE 26 | PL 17 |  | Concreto | PLATAFORMA ZARPA EJE A-10-B-12, MURO EJE E-11 | 2026-08-21 | 8/29/2026 12:00:00 AM |  | 8 | 21 | 27.9 | 133 | MURO | 21 | MURO-21-8 | 2026-10-22 | NUEVO | 2026-10-22 | 14.2 | 6.9
VIALE 26 | PL-18 |  | Concreto | Cimentación plataforma zarpa eje A-9 viga y zapatas eje 6 | 2026-08-21 | 10/16/2026 12:00:00 AM |  | 56 | 21 | 23.2 | 110 | AUTOCOMPAC | 21 | AUTOCOMPAC-21-56 | 2026-10-22 | NUEVO | 2026-10-22 |  | 2.2
VIALE 26 | PL-18 |  | Concreto | Cimentación plataforma zarpa eje A-9 viga y zapatas eje 6 | 2026-08-21 | 10/16/2026 12:00:00 AM |  | 56 | 21 | 18.1 | 86 | AUTOCOMPAC | 21 | AUTOCOMPAC-21-56 | 2026-10-22 | NUEVO | 2026-10-22 |  | -2.9
VIALE 26 | PL-18 |  | Concreto | Cimentación plataforma zarpa eje A-9 viga y zapatas eje 6 | 2026-08-21 | 10/16/2026 12:00:00 AM |  | 56 | 21 | 22.4 | 106 | AUTOCOMPAC | 21 | AUTOCOMPAC-21-56 | 2026-10-22 | NUEVO | 2026-10-22 |  | 1.4
VIALE 26 | PL15 |  | Concreto | VIGAS Y ZAPATAS DE PLATAFORMA EJE 6 D-F ZAPATAS A-11 | 2026-08-19 | 9/16/2026 12:00:00 AM |  | 28 | 21 | 29.6 | 141 | AUTOCOMPAC | 21 | AUTOCOMPAC-21-28 | 2026-10-22 | NUEVO | 2026-10-22 |  | 8.6
VIALE 26 | PL15 |  | Concreto | VIGAS Y ZAPATAS DE PLATAFORMA EJE 6 D-F ZAPATAS A-11 | 2026-08-19 | 9/16/2026 12:00:00 AM |  | 28 | 21 | 31 | 148 | AUTOCOMPAC | 21 | AUTOCOMPAC-21-28 | 2026-10-22 | NUEVO | 2026-10-22 |  | 10
VIALE 26 | PL15 |  | Concreto | VIGAS Y ZAPATAS DE PLATAFORMA EJE 6 D-F ZAPATAS A-11 | 2026-08-19 | 9/16/2026 12:00:00 AM |  | 28 | 21 | 29.4 | 140 | AUTOCOMPAC | 21 | AUTOCOMPAC-21-28 | 2026-10-22 | NUEVO | 2026-10-22 |  | 8.4
VIALE 26 | PL15 |  | Concreto | VIGAS Y ZAPATAS DE PLATAFORMA EJE 6 D-F ZAPATAS A-11 | 2026-08-19 | 9/2/2026 12:00:00 AM |  | 14 | 21 | 30.4 | 145 | AUTOCOMPAC | 21 | AUTOCOMPAC-21-14 | 2026-10-22 | NUEVO | 2026-10-22 |  | 9.4
VIALE 26 | PL15 |  | Concreto | VIGAS Y ZAPATAS DE PLATAFORMA EJE 6 D-F ZAPATAS A-11 | 2026-08-19 | 9/2/2026 12:00:00 AM |  | 14 | 21 | 30.3 | 144 | AUTOCOMPAC | 21 | AUTOCOMPAC-21-14 | 2026-10-22 | NUEVO | 2026-10-22 |  | 9.3
VIALE 26 | PL15 |  | Concreto | VIGAS Y ZAPATAS DE PLATAFORMA EJE 6 D-F ZAPATAS A-11 | 2026-08-19 | 9/2/2026 12:00:00 AM |  | 14 | 21 | 28.2 | 134 | AUTOCOMPAC | 21 | AUTOCOMPAC-21-14 | 2026-10-22 | NUEVO | 2026-10-22 |  | 7.2
VIALE 26 | PL15 |  | Concreto | VIGAS Y ZAPATAS DE PLATAFORMA EJE 6 D-F ZAPATAS A-11 | 2026-08-19 | 8/26/2026 12:00:00 AM |  | 7 | 21 | 25.2 | 120 | AUTOCOMPAC | 21 | AUTOCOMPAC-21-7 | 2026-10-22 | NUEVO | 2026-10-22 |  | 4.2
VIALE 26 | PL15 |  | Concreto | VIGAS Y ZAPATAS DE PLATAFORMA EJE 6 D-F ZAPATAS A-11 | 2026-08-19 | 8/26/2026 12:00:00 AM |  | 7 | 21 | 24.7 | 118 | AUTOCOMPAC | 21 | AUTOCOMPAC-21-7 | 2026-10-22 | NUEVO | 2026-10-22 |  | 3.7
VIALE 26 | PL15 |  | Concreto | VIGAS Y ZAPATAS DE PLATAFORMA EJE 6 D-F ZAPATAS A-11 | 2026-08-19 | 8/26/2026 12:00:00 AM |  | 7 | 21 | 24.9 | 118 | AUTOCOMPAC | 21 | AUTOCOMPAC-21-7 | 2026-10-22 | NUEVO | 2026-10-22 |  | 3.9
VIALE 26 | SC03 |  | Concreto | PLACA CIMENTACION TORTA INFERIOR EJE F AL I ENTRE 1 Y2 | 2026-08-18 | 9/15/2026 12:00:00 AM |  | 28 | 21 | 28.9 | 137 | PLACA | 21 | PLACA-21-28 | 2026-10-22 | NUEVO | 2026-10-22 | 21 | 7.9
VIALE 26 | SC03 |  | Concreto | PLACA CIMENTACION TORTA INFERIOR EJE F AL I ENTRE 1 Y2 | 2026-08-18 | 9/15/2026 12:00:00 AM |  | 28 | 21 | 29.1 | 139 | PLACA | 21 | PLACA-21-28 | 2026-10-22 | NUEVO | 2026-10-22 | 21 | 8.1
VIALE 26 | SC03 |  | Concreto | PLACA CIMENTACION TORTA INFERIOR EJE F AL I ENTRE 1 Y2 | 2026-08-18 | 9/15/2026 12:00:00 AM |  | 28 | 21 | 23.8 | 113 | PLACA | 21 | PLACA-21-28 | 2026-10-22 | NUEVO | 2026-10-22 | 21 | 2.8
VIALE 26 | SC03 |  | Concreto | PLACA CIMENTACION TORTA INFERIOR EJE F AL I ENTRE 1 Y2 | 2026-08-18 | 9/1/2026 12:00:00 AM |  | 14 | 21 | 26 | 124 | PLACA | 21 | PLACA-21-14 | 2026-10-22 | NUEVO | 2026-10-22 | 16.24 | 5
VIALE 26 | SC03 |  | Concreto | PLACA CIMENTACION TORTA INFERIOR EJE F AL I ENTRE 1 Y2 | 2026-08-18 | 9/1/2026 12:00:00 AM |  | 14 | 21 | 23.9 | 114 | PLACA | 21 | PLACA-21-14 | 2026-10-22 | NUEVO | 2026-10-22 | 16.24 | 2.9
VIALE 26 | SC03 |  | Concreto | PLACA CIMENTACION TORTA INFERIOR EJE F AL I ENTRE 1 Y2 | 2026-08-18 | 9/1/2026 12:00:00 AM |  | 14 | 21 | 26.1 | 124 | PLACA | 21 | PLACA-21-14 | 2026-10-22 | NUEVO | 2026-10-22 | 16.24 | 5.1
VIALE 26 | SC03 |  | Concreto | PLACA CIMENTACION TORTA INFERIOR EJE F AL I ENTRE 1 Y2 | 2026-08-18 | 8/25/2026 12:00:00 AM |  | 7 | 21 | 27 | 129 | PLACA | 21 | PLACA-21-7 | 2026-10-22 | NUEVO | 2026-10-22 | 13.86 | 6
VIALE 26 | SC03 |  | Concreto | PLACA CIMENTACION TORTA INFERIOR EJE F AL I ENTRE 1 Y2 | 2026-08-18 | 8/25/2026 12:00:00 AM |  | 7 | 21 | 28.5 | 136 | PLACA | 21 | PLACA-21-7 | 2026-10-22 | NUEVO | 2026-10-22 | 13.86 | 7.5
VIALE 26 | SC03 |  | Concreto | PLACA CIMENTACION TORTA INFERIOR EJE F AL I ENTRE 1 Y2 | 2026-08-18 | 8/25/2026 12:00:00 AM |  | 7 | 21 | 26.6 | 126 | PLACA | 21 | PLACA-21-7 | 2026-10-22 | NUEVO | 2026-10-22 | 13.86 | 5.6
VIALE 26 | PL 14 |  | Concreto | VIGAS Y ZAPATAS DE PLATAFORMA EJE 6 ENTRRE B-C | 2026-08-14 | 9/11/2026 12:00:00 AM |  | 28 | 21 | 24.6 | 117 | AUTOCOMPAC | 21 | AUTOCOMPAC-21-28 | 2026-10-22 | NUEVO | 2026-10-22 |  | 3.6
VIALE 26 | PL 14 |  | Concreto | VIGAS Y ZAPATAS DE PLATAFORMA EJE 6 ENTRRE B-C | 2026-08-14 | 9/11/2026 12:00:00 AM |  | 28 | 21 | 24.6 | 117 | AUTOCOMPAC | 21 | AUTOCOMPAC-21-28 | 2026-10-22 | NUEVO | 2026-10-22 |  | 3.6
VIALE 26 | PL 14 |  | Concreto | VIGAS Y ZAPATAS DE PLATAFORMA EJE 6 ENTRRE B-C | 2026-08-14 | 9/11/2026 12:00:00 AM |  | 28 | 21 | 24.8 | 118 | AUTOCOMPAC | 21 | AUTOCOMPAC-21-28 | 2026-10-22 | NUEVO | 2026-10-22 |  | 3.8
VIALE 26 | PL 14 |  | Concreto | VIGAS Y ZAPATAS DE PLATAFORMA EJE 6 ENTRRE B-C | 2026-08-14 | 8/28/2026 12:00:00 AM |  | 14 | 21 | 18.5 | 88 | AUTOCOMPAC | 21 | AUTOCOMPAC-21-14 | 2026-10-22 | NUEVO | 2026-10-22 |  | -2.5
VIALE 26 | PL 14 |  | Concreto | VIGAS Y ZAPATAS DE PLATAFORMA EJE 6 ENTRRE B-C | 2026-08-14 | 8/28/2026 12:00:00 AM |  | 14 | 21 | 18.1 | 86 | AUTOCOMPAC | 21 | AUTOCOMPAC-21-14 | 2026-10-22 | NUEVO | 2026-10-22 |  | -2.9
VIALE 26 | PL 14 |  | Concreto | VIGAS Y ZAPATAS DE PLATAFORMA EJE 6 ENTRRE B-C | 2026-08-14 | 8/28/2026 12:00:00 AM |  | 14 | 21 | 19.4 | 92 | AUTOCOMPAC | 21 | AUTOCOMPAC-21-14 | 2026-10-22 | NUEVO | 2026-10-22 |  | -1.6
VIALE 26 | PL 14 |  | Concreto | VIGAS Y ZAPATAS DE PLATAFORMA EJE 6 ENTRRE B-C | 2026-08-14 | 8/26/2026 12:00:00 AM |  | 12 | 21 | 17.7 | 84 | AUTOCOMPAC | 21 | AUTOCOMPAC-21-12 | 2026-10-22 | NUEVO | 2026-10-22 |  | -3.3
VIALE 26 | PL 14 |  | Concreto | VIGAS Y ZAPATAS DE PLATAFORMA EJE 6 ENTRRE B-C | 2026-08-14 | 8/26/2026 12:00:00 AM |  | 12 | 21 | 18.3 | 87 | AUTOCOMPAC | 21 | AUTOCOMPAC-21-12 | 2026-10-22 | NUEVO | 2026-10-22 |  | -2.7
VIALE 26 | PL 14 |  | Concreto | VIGAS Y ZAPATAS DE PLATAFORMA EJE 6 ENTRRE B-C | 2026-08-14 | 8/26/2026 12:00:00 AM |  | 12 | 21 | 18.3 | 87 | AUTOCOMPAC | 21 | AUTOCOMPAC-21-12 | 2026-10-22 | NUEVO | 2026-10-22 |  | -2.7
VIALE 26 | SC02 |  | Concreto | PLACA CIMENTACION TORTA INFERIOR EJE F AL I ENTRE 1 Y2 | 2026-08-14 | 9/11/2026 12:00:00 AM |  | 28 | 21 | 31.4 | 149 | PLACA | 21 | PLACA-21-28 | 2026-10-22 | NUEVO | 2026-10-22 | 21 | 10.4
VIALE 26 | SC02 |  | Concreto | PLACA CIMENTACION TORTA INFERIOR EJE F AL I ENTRE 1 Y2 | 2026-08-14 | 9/11/2026 12:00:00 AM |  | 28 | 21 | 31.1 | 148 | PLACA | 21 | PLACA-21-28 | 2026-10-22 | NUEVO | 2026-10-22 | 21 | 10.1
VIALE 26 | SC02 |  | Concreto | PLACA CIMENTACION TORTA INFERIOR EJE F AL I ENTRE 1 Y2 | 2026-08-14 | 9/11/2026 12:00:00 AM |  | 28 | 21 | 30.1 | 143 | PLACA | 21 | PLACA-21-28 | 2026-10-22 | NUEVO | 2026-10-22 | 21 | 9.1
VIALE 26 | SC02 |  | Concreto | PLACA CIMENTACION TORTA INFERIOR EJE F AL I ENTRE 1 Y2 | 2026-08-14 | 8/28/2026 12:00:00 AM |  | 14 | 21 | 29 | 138 | PLACA | 21 | PLACA-21-14 | 2026-10-22 | NUEVO | 2026-10-22 | 16.24 | 8
VIALE 26 | SC02 |  | Concreto | PLACA CIMENTACION TORTA INFERIOR EJE F AL I ENTRE 1 Y2 | 2026-08-14 | 8/28/2026 12:00:00 AM |  | 14 | 21 | 29.8 | 142 | PLACA | 21 | PLACA-21-14 | 2026-10-22 | NUEVO | 2026-10-22 | 16.24 | 8.8
VIALE 26 | SC02 |  | Concreto | PLACA CIMENTACION TORTA INFERIOR EJE F AL I ENTRE 1 Y2 | 2026-08-14 | 8/28/2026 12:00:00 AM |  | 14 | 21 | 28.1 | 134 | PLACA | 21 | PLACA-21-14 | 2026-10-22 | NUEVO | 2026-10-22 | 16.24 | 7.1
VIALE 26 | SC02 |  | Concreto | PLACA CIMENTACION TORTA INFERIOR EJE F AL I ENTRE 1 Y2 | 2026-08-14 | 8/26/2026 12:00:00 AM |  | 12 | 21 | 28.3 | 135 | PLACA | 21 | PLACA-21-12 | 2026-10-22 | NUEVO | 2026-10-22 | 15.56 | 7.3
VIALE 26 | SC02 |  | Concreto | PLACA CIMENTACION TORTA INFERIOR EJE F AL I ENTRE 1 Y2 | 2026-08-14 | 8/26/2026 12:00:00 AM |  | 12 | 21 | 29.3 | 139 | PLACA | 21 | PLACA-21-12 | 2026-10-22 | NUEVO | 2026-10-22 | 15.56 | 8.3
VIALE 26 | SC02 |  | Concreto | PLACA CIMENTACION TORTA INFERIOR EJE F AL I ENTRE 1 Y2 | 2026-08-14 | 8/26/2026 12:00:00 AM |  | 12 | 21 | 30.3 | 144 | PLACA | 21 | PLACA-21-12 | 2026-10-22 | NUEVO | 2026-10-22 | 15.56 | 9.3
VIALE 26 | PL 11 |  | Concreto | VIGAS DE PLATAFORMA PISO 1 EJES ,CB-9,7 | 2026-08-11 | 9/8/2026 12:00:00 AM |  | 28 | 21 | 25.8 | 123 | AUTOCOMPAC | 21 | AUTOCOMPAC-21-28 | 2026-10-22 | NUEVO | 2026-10-22 |  | 4.8
VIALE 26 | PL 11 |  | Concreto | VIGAS DE PLATAFORMA PISO 1 EJES ,CB-9,7 | 2026-08-11 | 9/8/2026 12:00:00 AM |  | 28 | 21 | 25.6 | 122 | AUTOCOMPAC | 21 | AUTOCOMPAC-21-28 | 2026-10-22 | NUEVO | 2026-10-22 |  | 4.6
VIALE 26 | PL 11 |  | Concreto | VIGAS DE PLATAFORMA PISO 1 EJES ,CB-9,7 | 2026-08-11 | 9/8/2026 12:00:00 AM |  | 28 | 21 | 27.3 | 130 | AUTOCOMPAC | 21 | AUTOCOMPAC-21-28 | 2026-10-22 | NUEVO | 2026-10-22 |  | 6.3
VIALE 26 | PL 11 |  | Concreto | VIGAS DE PLATAFORMA PISO 1 EJES ,CB-9,7 | 2026-08-11 | 8/25/2026 12:00:00 AM |  | 14 | 21 | 20.2 | 96 | AUTOCOMPAC | 21 | AUTOCOMPAC-21-14 | 2026-10-22 | NUEVO | 2026-10-22 |  | -0.8
VIALE 26 | PL 11 |  | Concreto | VIGAS DE PLATAFORMA PISO 1 EJES ,CB-9,7 | 2026-08-11 | 8/25/2026 12:00:00 AM |  | 14 | 21 | 20.7 | 98 | AUTOCOMPAC | 21 | AUTOCOMPAC-21-14 | 2026-10-22 | NUEVO | 2026-10-22 |  | -0.3
VIALE 26 | PL 11 |  | Concreto | VIGAS DE PLATAFORMA PISO 1 EJES ,CB-9,7 | 2026-08-11 | 8/25/2026 12:00:00 AM |  | 14 | 21 | 20.5 | 98 | AUTOCOMPAC | 21 | AUTOCOMPAC-21-14 | 2026-10-22 | NUEVO | 2026-10-22 |  | -0.5
VIALE 26 | PL 11 |  | Concreto | VIGAS DE PLATAFORMA PISO 1 EJES ,CB-9,7 | 2026-08-11 | 8/14/2026 12:00:00 AM |  | 3 | 21 | 17.1 | 81 | AUTOCOMPAC | 21 | AUTOCOMPAC-21-3 | 2026-10-22 | NUEVO | 2026-10-22 |  | -3.9
VIALE 26 | PL 11 |  | Concreto | VIGAS DE PLATAFORMA PISO 1 EJES ,CB-9,7 | 2026-08-11 | 8/14/2026 12:00:00 AM |  | 3 | 21 | 13.5 | 64 | AUTOCOMPAC | 21 | AUTOCOMPAC-21-3 | 2026-10-22 | NUEVO | 2026-10-22 |  | -7.5
VIALE 26 | PL 11 |  | Concreto | VIGAS DE PLATAFORMA PISO 1 EJES ,CB-9,7 | 2026-08-11 | 8/14/2026 12:00:00 AM |  | 3 | 21 | 15 | 71 | AUTOCOMPAC | 21 | AUTOCOMPAC-21-3 | 2026-10-22 | NUEVO | 2026-10-22 |  | -6
VIALE 26 | PL12 |  | Concreto | PLACA DE PLATAFORMA PISO 1 EJES ,CB-9,7 | 2026-08-11 | 9/8/2026 12:00:00 AM |  | 28 | 21 | 22.6 | 108 | PLACA | 21 | PLACA-21-28 | 2026-10-22 | NUEVO | 2026-10-22 | 21 | 1.6
VIALE 26 | PL12 |  | Concreto | PLACA DE PLATAFORMA PISO 1 EJES ,CB-9,7 | 2026-08-11 | 9/8/2026 12:00:00 AM |  | 28 | 21 | 23.1 | 110 | PLACA | 21 | PLACA-21-28 | 2026-10-22 | NUEVO | 2026-10-22 | 21 | 2.1
VIALE 26 | PL12 |  | Concreto | PLACA DE PLATAFORMA PISO 1 EJES ,CB-9,7 | 2026-08-11 | 9/8/2026 12:00:00 AM |  | 28 | 21 | 23 | 110 | PLACA | 21 | PLACA-21-28 | 2026-10-22 | NUEVO | 2026-10-22 | 21 | 2
VIALE 26 | PL12 |  | Concreto | PLACA DE PLATAFORMA PISO 1 EJES ,CB-9,7 | 2026-08-11 | 8/25/2026 12:00:00 AM |  | 14 | 21 | 18.8 | 89 | PLACA | 21 | PLACA-21-14 | 2026-10-22 | NUEVO | 2026-10-22 | 16.24 | -2.2
VIALE 26 | PL12 |  | Concreto | PLACA DE PLATAFORMA PISO 1 EJES ,CB-9,7 | 2026-08-11 | 8/25/2026 12:00:00 AM |  | 14 | 21 | 20.6 | 98 | PLACA | 21 | PLACA-21-14 | 2026-10-22 | NUEVO | 2026-10-22 | 16.24 | -0.4
VIALE 26 | PL12 |  | Concreto | PLACA DE PLATAFORMA PISO 1 EJES ,CB-9,7 | 2026-08-11 | 8/25/2026 12:00:00 AM |  | 14 | 21 | 20.7 | 98 | PLACA | 21 | PLACA-21-14 | 2026-10-22 | NUEVO | 2026-10-22 | 16.24 | -0.3
VIALE 26 | PL12 |  | Concreto | PLACA DE PLATAFORMA PISO 1 EJES ,CB-9,7 | 2026-08-11 | 8/18/2026 12:00:00 AM |  | 7 | 21 | 20.6 | 98 | PLACA | 21 | PLACA-21-7 | 2026-10-22 | NUEVO | 2026-10-22 | 13.86 | -0.4
VIALE 26 | PL12 |  | Concreto | PLACA DE PLATAFORMA PISO 1 EJES ,CB-9,7 | 2026-08-11 | 8/18/2026 12:00:00 AM |  | 7 | 21 | 19.6 | 93 | PLACA | 21 | PLACA-21-7 | 2026-10-22 | NUEVO | 2026-10-22 | 13.86 | -1.4
VIALE 26 | PL12 |  | Concreto | PLACA DE PLATAFORMA PISO 1 EJES ,CB-9,7 | 2026-08-11 | 8/18/2026 12:00:00 AM |  | 7 | 21 | 20 | 95 | PLACA | 21 | PLACA-21-7 | 2026-10-22 | NUEVO | 2026-10-22 | 13.86 | -1
VIALE 26 | E- T1 04 |  | Concreto | VIGAS CUBIERTA ESCALERA PISO 14 A CUBIERTA | 2026-08-08 | 9/5/2026 12:00:00 AM |  | 28 | 21 | 44 | 209 | AUTOCOMPAC | 21 | AUTOCOMPAC-21-28 | 2026-10-22 | NUEVO | 2026-10-22 |  | 23
VIALE 26 | E- T1 04 |  | Concreto | VIGAS CUBIERTA ESCALERA PISO 14 A CUBIERTA | 2026-08-08 | 9/5/2026 12:00:00 AM |  | 28 | 21 | 46.2 | 220 | AUTOCOMPAC | 21 | AUTOCOMPAC-21-28 | 2026-10-22 | NUEVO | 2026-10-22 |  | 25.2
VIALE 26 | E- T1 04 |  | Concreto | VIGAS CUBIERTA ESCALERA PISO 14 A CUBIERTA | 2026-08-08 | 9/5/2026 12:00:00 AM |  | 28 | 21 | 47.5 | 226 | AUTOCOMPAC | 21 | AUTOCOMPAC-21-28 | 2026-10-22 | NUEVO | 2026-10-22 |  | 26.5
VIALE 26 | E- T1 04 |  | Concreto | VIGAS CUBIERTA ESCALERA PISO 14 A CUBIERTA | 2026-08-08 | 8/22/2026 12:00:00 AM |  | 14 | 21 | 42 | 200 | AUTOCOMPAC | 21 | AUTOCOMPAC-21-14 | 2026-10-22 | NUEVO | 2026-10-22 |  | 21
VIALE 26 | E- T1 04 |  | Concreto | VIGAS CUBIERTA ESCALERA PISO 14 A CUBIERTA | 2026-08-08 | 8/22/2026 12:00:00 AM |  | 14 | 21 | 40.7 | 194 | AUTOCOMPAC | 21 | AUTOCOMPAC-21-14 | 2026-10-22 | NUEVO | 2026-10-22 |  | 19.7
VIALE 26 | E- T1 04 |  | Concreto | VIGAS CUBIERTA ESCALERA PISO 14 A CUBIERTA | 2026-08-08 | 8/22/2026 12:00:00 AM |  | 14 | 21 | 42.2 | 201 | AUTOCOMPAC | 21 | AUTOCOMPAC-21-14 | 2026-10-22 | NUEVO | 2026-10-22 |  | 21.2
VIALE 26 | E- T1 04 |  | Concreto | VIGAS CUBIERTA ESCALERA PISO 14 A CUBIERTA | 2026-08-08 | 8/15/2026 12:00:00 AM |  | 7 | 21 | 34 | 162 | AUTOCOMPAC | 21 | AUTOCOMPAC-21-7 | 2026-10-22 | NUEVO | 2026-10-22 |  | 13
VIALE 26 | E- T1 04 |  | Concreto | VIGAS CUBIERTA ESCALERA PISO 14 A CUBIERTA | 2026-08-08 | 8/15/2026 12:00:00 AM |  | 7 | 21 | 38.2 | 182 | AUTOCOMPAC | 21 | AUTOCOMPAC-21-7 | 2026-10-22 | NUEVO | 2026-10-22 |  | 17.2
VIALE 26 | E- T1 04 |  | Concreto | VIGAS CUBIERTA ESCALERA PISO 14 A CUBIERTA | 2026-08-08 | 8/15/2026 12:00:00 AM |  | 7 | 21 | 34.7 | 165 | AUTOCOMPAC | 21 | AUTOCOMPAC-21-7 | 2026-10-22 | NUEVO | 2026-10-22 |  | 13.7
VIALE 26 | PL 10 |  | Concreto | COLUMNAS PLATAFORMA EJE E-11 10,7 D-7,4 MYUROA M1 EJES D-E -7 | 2026-08-08 | 9/5/2026 12:00:00 AM |  | 28 | 21 | 23.9 | 114 | MURO | 21 | MURO-21-28 | 2026-10-22 | NUEVO | 2026-10-22 | 21 | 2.9
VIALE 26 | PL 10 |  | Concreto | COLUMNAS PLATAFORMA EJE E-11 10,7 D-7,4 MYUROA M1 EJES D-E -7 | 2026-08-08 | 9/5/2026 12:00:00 AM |  | 28 | 21 | 23.9 | 114 | MURO | 21 | MURO-21-28 | 2026-10-22 | NUEVO | 2026-10-22 | 21 | 2.9
VIALE 26 | PL 10 |  | Concreto | COLUMNAS PLATAFORMA EJE E-11 10,7 D-7,4 MYUROA M1 EJES D-E -7 | 2026-08-08 | 9/5/2026 12:00:00 AM |  | 28 | 21 | 24.6 | 117 | MURO | 21 | MURO-21-28 | 2026-10-22 | NUEVO | 2026-10-22 | 21 | 3.6
VIALE 26 | PL 10 |  | Concreto | COLUMNAS PLATAFORMA EJE E-11 10,7 D-7,4 MYUROA M1 EJES D-E -7 | 2026-08-08 | 8/22/2026 12:00:00 AM |  | 14 | 21 | 24.2 | 115 | MURO | 21 | MURO-21-14 | 2026-10-22 | NUEVO | 2026-10-22 | 16.24 | 3.2
VIALE 26 | PL 10 |  | Concreto | COLUMNAS PLATAFORMA EJE E-11 10,7 D-7,4 MYUROA M1 EJES D-E -7 | 2026-08-08 | 8/22/2026 12:00:00 AM |  | 14 | 21 | 20.2 | 96 | MURO | 21 | MURO-21-14 | 2026-10-22 | NUEVO | 2026-10-22 | 16.24 | -0.8
VIALE 26 | PL 10 |  | Concreto | COLUMNAS PLATAFORMA EJE E-11 10,7 D-7,4 MYUROA M1 EJES D-E -7 | 2026-08-08 | 8/22/2026 12:00:00 AM |  | 14 | 21 | 21.1 | 101 | MURO | 21 | MURO-21-14 | 2026-10-22 | NUEVO | 2026-10-22 | 16.24 | 0.1
VIALE 26 | PL 10 |  | Concreto | COLUMNAS PLATAFORMA EJE E-11 10,7 D-7,4 MYUROA M1 EJES D-E -7 | 2026-08-08 | 8/15/2026 12:00:00 AM |  | 7 | 21 | 17.6 | 84 | MURO | 21 | MURO-21-7 | 2026-10-22 | NUEVO | 2026-10-22 | 13.86 | -3.4
VIALE 26 | PL 10 |  | Concreto | COLUMNAS PLATAFORMA EJE E-11 10,7 D-7,4 MYUROA M1 EJES D-E -7 | 2026-08-08 | 8/15/2026 12:00:00 AM |  | 7 | 21 | 18 | 86 | MURO | 21 | MURO-21-7 | 2026-10-22 | NUEVO | 2026-10-22 | 13.86 | -3
VIALE 26 | PL 10 |  | Concreto | COLUMNAS PLATAFORMA EJE E-11 10,7 D-7,4 MYUROA M1 EJES D-E -7 | 2026-08-08 | 8/15/2026 12:00:00 AM |  | 7 | 21 | 19.6 | 93 | MURO | 21 | MURO-21-7 | 2026-10-22 | NUEVO | 2026-10-22 | 13.86 | -1.4
VIALE 26 | P-T1 86 |  | Concreto | Placa y cubierta de escalera | 2026-08-03 | 8/31/2026 12:00:00 AM |  | 28 | 21 | 25.9 | 123 | PLACA | 21 | PLACA-21-28 | 2026-10-22 | NUEVO | 2026-10-22 | 21 | 4.9
VIALE 26 | P-T1 86 |  | Concreto | Placa y cubierta de escalera | 2026-08-03 | 8/31/2026 12:00:00 AM |  | 28 | 21 | 19.6 | 93 | PLACA | 21 | PLACA-21-28 | 2026-10-22 | NUEVO | 2026-10-22 | 21 | -1.4
VIALE 26 | P-T1 86 |  | Concreto | Placa y cubierta de escalera | 2026-08-03 | 8/31/2026 12:00:00 AM |  | 28 | 21 | 22.6 | 108 | PLACA | 21 | PLACA-21-28 | 2026-10-22 | NUEVO | 2026-10-22 | 21 | 1.6
VIALE 26 | P-T1 86 |  | Concreto | Placa y cubierta de escalera | 2026-08-03 | 8/17/2026 12:00:00 AM |  | 14 | 21 | 19.4 | 92 | PLACA | 21 | PLACA-21-14 | 2026-10-22 | NUEVO | 2026-10-22 | 16.24 | -1.6
VIALE 26 | P-T1 86 |  | Concreto | Placa y cubierta de escalera | 2026-08-03 | 8/17/2026 12:00:00 AM |  | 14 | 21 | 19.7 | 94 | PLACA | 21 | PLACA-21-14 | 2026-10-22 | NUEVO | 2026-10-22 | 16.24 | -1.3
VIALE 26 | P-T1 86 |  | Concreto | Placa y cubierta de escalera | 2026-08-03 | 8/17/2026 12:00:00 AM |  | 14 | 21 | 19.7 | 94 | PLACA | 21 | PLACA-21-14 | 2026-10-22 | NUEVO | 2026-10-22 | 16.24 | -1.3
VIALE 26 | P-T1 86 |  | Concreto | Placa y cubierta de escalera | 2026-08-03 | 8/10/2026 12:00:00 AM |  | 7 | 21 | 15.7 | 74 | PLACA | 21 | PLACA-21-7 | 2026-10-22 | NUEVO | 2026-10-22 | 13.86 | -5.3
VIALE 26 | P-T1 86 |  | Concreto | Placa y cubierta de escalera | 2026-08-03 | 8/10/2026 12:00:00 AM |  | 7 | 21 | 15.5 | 74 | PLACA | 21 | PLACA-21-7 | 2026-10-22 | NUEVO | 2026-10-22 | 13.86 | -5.5
VIALE 26 | P-T1 86 |  | Concreto | Placa y cubierta de escalera | 2026-08-03 | 8/10/2026 12:00:00 AM |  | 7 | 21 | 17.6 | 84 | PLACA | 21 | PLACA-21-7 | 2026-10-22 | NUEVO | 2026-10-22 | 13.86 | -3.4
VIALE 26 | PL10 |  | Concreto | Cimentacion plataforma viga zapata ejes 7,8,9, | 2026-07-31 | 8/28/2026 12:00:00 AM |  | 28 | 21 | 25.1 | 119 | AUTOCOMPAC | 21 | AUTOCOMPAC-21-28 | 2026-10-22 | NUEVO | 2026-10-22 |  | 4.1
VIALE 26 | PL10 |  | Concreto | Cimentacion plataforma viga zapata ejes 7,8,9, | 2026-07-31 | 8/28/2026 12:00:00 AM |  | 28 | 21 | 25 | 119 | AUTOCOMPAC | 21 | AUTOCOMPAC-21-28 | 2026-10-22 | NUEVO | 2026-10-22 |  | 4
VIALE 26 | PL10 |  | Concreto | Cimentacion plataforma viga zapata ejes 7,8,9, | 2026-07-31 | 8/28/2026 12:00:00 AM |  | 28 | 21 | 25.2 | 120 | AUTOCOMPAC | 21 | AUTOCOMPAC-21-28 | 2026-10-22 | NUEVO | 2026-10-22 |  | 4.2
VIALE 26 | PL10 |  | Concreto | Cimentacion plataforma viga zapata ejes 7,8,9, | 2026-07-31 | 8/14/2026 12:00:00 AM |  | 14 | 21 | 21.2 | 101 | AUTOCOMPAC | 21 | AUTOCOMPAC-21-14 | 2026-10-22 | NUEVO | 2026-10-22 |  | 0.2
VIALE 26 | PL10 |  | Concreto | Cimentacion plataforma viga zapata ejes 7,8,9, | 2026-07-31 | 8/14/2026 12:00:00 AM |  | 14 | 21 | 20.1 | 96 | AUTOCOMPAC | 21 | AUTOCOMPAC-21-14 | 2026-10-22 | NUEVO | 2026-10-22 |  | -0.9
VIALE 26 | PL10 |  | Concreto | Cimentacion plataforma viga zapata ejes 7,8,9, | 2026-07-31 | 8/14/2026 12:00:00 AM |  | 14 | 21 | 20.1 | 96 | AUTOCOMPAC | 21 | AUTOCOMPAC-21-14 | 2026-10-22 | NUEVO | 2026-10-22 |  | -0.9
VIALE 26 | PL10 |  | Concreto | Cimentacion plataforma viga zapata ejes 7,8,9, | 2026-07-31 | 8/7/2026 12:00:00 AM |  | 7 | 21 | 15.5 | 74 | AUTOCOMPAC | 21 | AUTOCOMPAC-21-7 | 2026-10-22 | NUEVO | 2026-10-22 |  | -5.5
VIALE 26 | PL10 |  | Concreto | Cimentacion plataforma viga zapata ejes 7,8,9, | 2026-07-31 | 8/7/2026 12:00:00 AM |  | 7 | 21 | 15.6 | 74 | AUTOCOMPAC | 21 | AUTOCOMPAC-21-7 | 2026-10-22 | NUEVO | 2026-10-22 |  | -5.4
VIALE 26 | PL10 |  | Concreto | Cimentacion plataforma viga zapata ejes 7,8,9, | 2026-07-31 | 8/7/2026 12:00:00 AM |  | 7 | 21 | 15.9 | 76 | AUTOCOMPAC | 21 | AUTOCOMPAC-21-7 | 2026-10-22 | NUEVO | 2026-10-22 |  | -5.1
VIALE 26 | MR-T1-12 |  | Concreto | Mortero de grouting T1 P13 | 2026-07-29 | 8/26/2026 12:00:00 AM |  | 28 | 12.5 | 13.3 | 106 | AUTOCOMPAC | 21 | AUTOCOMPAC-21-28 | 2026-10-22 | NUEVO | 2026-10-22 |  | 0.8
VIALE 26 | MR-T1-12 |  | Concreto | Mortero de grouting T1 P13 | 2026-07-29 | 8/26/2026 12:00:00 AM |  | 28 | 12.5 | 13.2 | 106 | AUTOCOMPAC | 21 | AUTOCOMPAC-21-28 | 2026-10-22 | NUEVO | 2026-10-22 |  | 0.7
VIALE 26 | MR-T1-12 |  | Concreto | Mortero de grouting T1 P13 | 2026-07-29 | 8/26/2026 12:00:00 AM |  | 28 | 12.5 | 14.4 | 115 | AUTOCOMPAC | 21 | AUTOCOMPAC-21-28 | 2026-10-22 | NUEVO | 2026-10-22 |  | 1.9
VIALE 26 | MR-T1-12 |  | Concreto | Mortero de grouting T1 P13 | 2026-07-29 | 8/12/2026 12:00:00 AM |  | 14 | 12.5 | 11.8 | 95 | AUTOCOMPAC | 21 | AUTOCOMPAC-21-14 | 2026-10-22 | NUEVO | 2026-10-22 |  | -0.7
VIALE 26 | MR-T1-12 |  | Concreto | Mortero de grouting T1 P13 | 2026-07-29 | 8/12/2026 12:00:00 AM |  | 14 | 12.5 | 11.7 | 94 | AUTOCOMPAC | 21 | AUTOCOMPAC-21-14 | 2026-10-22 | NUEVO | 2026-10-22 |  | -0.8
VIALE 26 | MR-T1-12 |  | Concreto | Mortero de grouting T1 P13 | 2026-07-29 | 8/12/2026 12:00:00 AM |  | 14 | 12.5 | 12.5 | 100 | AUTOCOMPAC | 21 | AUTOCOMPAC-21-14 | 2026-10-22 | NUEVO | 2026-10-22 |  | 0
VIALE 26 | MR-T1-13 |  | Concreto | Mortero de pega T1 P114 | 2026-07-29 | 8/26/2026 12:00:00 AM |  | 28 | 12.5 | 15.3 | 122 | OTRO | 21 | OTRO-21-28 | 2026-10-22 | NUEVO | 2026-10-22 |  | 2.8
VIALE 26 | MR-T1-13 |  | Concreto | Mortero de pega T1 P114 | 2026-07-29 | 8/26/2026 12:00:00 AM |  | 28 | 12.5 | 15 | 120 | OTRO | 21 | OTRO-21-28 | 2026-10-22 | NUEVO | 2026-10-22 |  | 2.5
VIALE 26 | MR-T1-13 |  | Concreto | Mortero de pega T1 P114 | 2026-07-29 | 8/26/2026 12:00:00 AM |  | 28 | 12.5 | 14.8 | 118 | OTRO | 21 | OTRO-21-28 | 2026-10-22 | NUEVO | 2026-10-22 |  | 2.3
VIALE 26 | MR-T1-13 |  | Concreto | Mortero de pega T1 P114 | 2026-07-29 | 8/12/2026 12:00:00 AM |  | 14 | 12.5 | 12.2 | 98 | OTRO | 21 | OTRO-21-14 | 2026-10-22 | NUEVO | 2026-10-22 |  | -0.3
VIALE 26 | MR-T1-13 |  | Concreto | Mortero de pega T1 P114 | 2026-07-29 | 8/12/2026 12:00:00 AM |  | 14 | 12.5 | 11.3 | 91 | OTRO | 21 | OTRO-21-14 | 2026-10-22 | NUEVO | 2026-10-22 |  | -1.2
VIALE 26 | MR-T1-13 |  | Concreto | Mortero de pega T1 P114 | 2026-07-29 | 8/12/2026 12:00:00 AM |  | 14 | 12.5 | 11.1 | 88 | OTRO | 21 | OTRO-21-14 | 2026-10-22 | NUEVO | 2026-10-22 |  | -1.4
VIALE 26 | M-T1 108 |  | Concreto | Muros T1 Cubierta ejes H-D M=6,21 | 2026-07-28 | 8/25/2026 12:00:00 AM |  | 28 | 21 | 49.6 | 236 | MURO | 21 | MURO-21-28 | 2026-10-22 | NUEVO | 2026-10-22 | 21 | 28.6
VIALE 26 | M-T1 108 |  | Concreto | Muros T1 Cubierta ejes H-D M=6,21 | 2026-07-28 | 8/25/2026 12:00:00 AM |  | 28 | 21 | 49.1 | 234 | MURO | 21 | MURO-21-28 | 2026-10-22 | NUEVO | 2026-10-22 | 21 | 28.1
VIALE 26 | M-T1 108 |  | Concreto | Muros T1 Cubierta ejes H-D M=6,21 | 2026-07-28 | 8/25/2026 12:00:00 AM |  | 28 | 21 | 48.8 | 232 | MURO | 21 | MURO-21-28 | 2026-10-22 | NUEVO | 2026-10-22 | 21 | 27.8
VIALE 26 | M-T1 108 |  | Concreto | Muros T1 Cubierta ejes H-D M=6,21 | 2026-07-28 | 8/4/2026 12:00:00 AM |  | 7 | 21 | 37 | 176 | MURO | 21 | MURO-21-7 | 2026-10-22 | NUEVO | 2026-10-22 | 13.86 | 16
VIALE 26 | M-T1 108 |  | Concreto | Muros T1 Cubierta ejes H-D M=6,21 | 2026-07-28 | 8/4/2026 12:00:00 AM |  | 7 | 21 | 35.8 | 170 | MURO | 21 | MURO-21-7 | 2026-10-22 | NUEVO | 2026-10-22 | 13.86 | 14.8
VIALE 26 | M-T1 108 |  | Concreto | Muros T1 Cubierta ejes H-D M=6,21 | 2026-07-28 | 8/4/2026 12:00:00 AM |  | 7 | 21 | 37.8 | 180 | MURO | 21 | MURO-21-7 | 2026-10-22 | NUEVO | 2026-10-22 | 13.86 | 16.8
VIALE 26 | M-T1 108 |  | Concreto | Muros T1 Cubierta ejes H-D M=6,21 | 2026-07-28 | 8/1/2026 12:00:00 AM |  | 4 | 21 | 37.2 | 177 | MURO | 21 | MURO-21-4 | 2026-10-22 | NUEVO | 2026-10-22 | 10.55 | 16.2
VIALE 26 | M-T1 108 |  | Concreto | Muros T1 Cubierta ejes H-D M=6,21 | 2026-07-28 | 8/1/2026 12:00:00 AM |  | 4 | 21 | 35.5 | 169 | MURO | 21 | MURO-21-4 | 2026-10-22 | NUEVO | 2026-10-22 | 10.55 | 14.5
VIALE 26 | M-T1 108 |  | Concreto | Muros T1 Cubierta ejes H-D M=6,21 | 2026-07-28 | 8/1/2026 12:00:00 AM |  | 4 | 21 | 33.4 | 159 | MURO | 21 | MURO-21-4 | 2026-10-22 | NUEVO | 2026-10-22 | 10.55 | 12.4
VIALE 26 | PL 09 |  | Concreto | Vigas eje E-9 a 11 y zapata ejes E, 9, 10, 11 | 2026-07-25 | 8/22/2026 12:00:00 AM |  | 28 | 21 | 27.7 | 132 | AUTOCOMPAC | 21 | AUTOCOMPAC-21-28 | 2026-10-22 | NUEVO | 2026-10-22 |  | 6.7
VIALE 26 | PL 09 |  | Concreto | Vigas eje E-9 a 11 y zapata ejes E, 9, 10, 11 | 2026-07-25 | 8/22/2026 12:00:00 AM |  | 28 | 21 | 26.8 | 128 | AUTOCOMPAC | 21 | AUTOCOMPAC-21-28 | 2026-10-22 | NUEVO | 2026-10-22 |  | 5.8
VIALE 26 | PL 09 |  | Concreto | Vigas eje E-9 a 11 y zapata ejes E, 9, 10, 11 | 2026-07-25 | 8/22/2026 12:00:00 AM |  | 28 | 21 | 26.7 | 127 | AUTOCOMPAC | 21 | AUTOCOMPAC-21-28 | 2026-10-22 | NUEVO | 2026-10-22 |  | 5.7
VIALE 26 | PL 09 |  | Concreto | Vigas eje E-9 a 11 y zapata ejes E, 9, 10, 11 | 2026-07-25 | 8/8/2026 12:00:00 AM |  | 14 | 21 | 20.2 | 96 | AUTOCOMPAC | 21 | AUTOCOMPAC-21-14 | 2026-10-22 | NUEVO | 2026-10-22 |  | -0.8
VIALE 26 | PL 09 |  | Concreto | Vigas eje E-9 a 11 y zapata ejes E, 9, 10, 11 | 2026-07-25 | 8/8/2026 12:00:00 AM |  | 14 | 21 | 23.5 | 112 | AUTOCOMPAC | 21 | AUTOCOMPAC-21-14 | 2026-10-22 | NUEVO | 2026-10-22 |  | 2.5
VIALE 26 | PL 09 |  | Concreto | Vigas eje E-9 a 11 y zapata ejes E, 9, 10, 11 | 2026-07-25 | 8/8/2026 12:00:00 AM |  | 14 | 21 | 21.3 | 102 | AUTOCOMPAC | 21 | AUTOCOMPAC-21-14 | 2026-10-22 | NUEVO | 2026-10-22 |  | 0.3
VIALE 26 | PL 09 |  | Concreto | Vigas eje E-9 a 11 y zapata ejes E, 9, 10, 11 | 2026-07-25 | 8/1/2026 12:00:00 AM |  | 7 | 21 | 18.3 | 87 | AUTOCOMPAC | 21 | AUTOCOMPAC-21-7 | 2026-10-22 | NUEVO | 2026-10-22 |  | -2.7
VIALE 26 | PL 09 |  | Concreto | Vigas eje E-9 a 11 y zapata ejes E, 9, 10, 11 | 2026-07-25 | 8/1/2026 12:00:00 AM |  | 7 | 21 | 19.5 | 93 | AUTOCOMPAC | 21 | AUTOCOMPAC-21-7 | 2026-10-22 | NUEVO | 2026-10-22 |  | -1.5
VIALE 26 | PL 09 |  | Concreto | Vigas eje E-9 a 11 y zapata ejes E, 9, 10, 11 | 2026-07-25 | 8/1/2026 12:00:00 AM |  | 7 | 21 | 17.2 | 82 | AUTOCOMPAC | 21 | AUTOCOMPAC-21-7 | 2026-10-22 | NUEVO | 2026-10-22 |  | -3.8
VIALE 26 | M-T1 107 |  | Concreto | Sobre recorrido de ascensores y escalera eje 1 al 2 | 2026-07-22 | 8/19/2026 12:00:00 AM |  | 28 | 21 | 33.2 | 158 | AUTOCOMPAC | 21 | AUTOCOMPAC-21-28 | 2026-10-22 | NUEVO | 2026-10-22 |  | 12.2
VIALE 26 | M-T1 107 |  | Concreto | Sobre recorrido de ascensores y escalera eje 1 al 2 | 2026-07-22 | 8/19/2026 12:00:00 AM |  | 28 | 21 | 35.7 | 170 | AUTOCOMPAC | 21 | AUTOCOMPAC-21-28 | 2026-10-22 | NUEVO | 2026-10-22 |  | 14.7
VIALE 26 | M-T1 107 |  | Concreto | Sobre recorrido de ascensores y escalera eje 1 al 2 | 2026-07-22 | 8/19/2026 12:00:00 AM |  | 28 | 21 | 35.1 | 167 | AUTOCOMPAC | 21 | AUTOCOMPAC-21-28 | 2026-10-22 | NUEVO | 2026-10-22 |  | 14.1
VIALE 26 | M-T1 107 |  | Concreto | Sobre recorrido de ascensores y escalera eje 1 al 2 | 2026-07-22 | 8/5/2026 12:00:00 AM |  | 14 | 21 | 27.3 | 130 | AUTOCOMPAC | 21 | AUTOCOMPAC-21-14 | 2026-10-22 | NUEVO | 2026-10-22 |  | 6.3
VIALE 26 | M-T1 107 |  | Concreto | Sobre recorrido de ascensores y escalera eje 1 al 2 | 2026-07-22 | 8/5/2026 12:00:00 AM |  | 14 | 21 | 30.2 | 144 | AUTOCOMPAC | 21 | AUTOCOMPAC-21-14 | 2026-10-22 | NUEVO | 2026-10-22 |  | 9.2
VIALE 26 | M-T1 107 |  | Concreto | Sobre recorrido de ascensores y escalera eje 1 al 2 | 2026-07-22 | 8/5/2026 12:00:00 AM |  | 14 | 21 | 25.3 | 120 | AUTOCOMPAC | 21 | AUTOCOMPAC-21-14 | 2026-10-22 | NUEVO | 2026-10-22 |  | 4.3
VIALE 26 | M-T1 107 |  | Concreto | Sobre recorrido de ascensores y escalera eje 1 al 2 | 2026-07-22 | 7/29/2026 12:00:00 AM |  | 7 | 21 | 26 | 124 | AUTOCOMPAC | 21 | AUTOCOMPAC-21-7 | 2026-10-22 | NUEVO | 2026-10-22 |  | 5
VIALE 26 | M-T1 107 |  | Concreto | Sobre recorrido de ascensores y escalera eje 1 al 2 | 2026-07-22 | 7/29/2026 12:00:00 AM |  | 7 | 21 | 25 | 119 | AUTOCOMPAC | 21 | AUTOCOMPAC-21-7 | 2026-10-22 | NUEVO | 2026-10-22 |  | 4
VIALE 26 | M-T1 107 |  | Concreto | Sobre recorrido de ascensores y escalera eje 1 al 2 | 2026-07-22 | 7/29/2026 12:00:00 AM |  | 7 | 21 | 24.5 | 117 | AUTOCOMPAC | 21 | AUTOCOMPAC-21-7 | 2026-10-22 | NUEVO | 2026-10-22 |  | 3.5
VIALE 26 | PL-07 |  | Concreto | Plataforma vigas eje 11 a 9 entre B-C P1 | 2026-07-18 | 8/15/2026 12:00:00 AM |  | 28 | 21 | 24.2 | 115 | AUTOCOMPAC | 21 | AUTOCOMPAC-21-28 | 2026-10-22 | NUEVO | 2026-10-22 |  | 3.2
VIALE 26 | PL-07 |  | Concreto | Plataforma vigas eje 11 a 9 entre B-C P1 | 2026-07-18 | 8/15/2026 12:00:00 AM |  | 28 | 21 | 26.1 | 124 | AUTOCOMPAC | 21 | AUTOCOMPAC-21-28 | 2026-10-22 | NUEVO | 2026-10-22 |  | 5.1
VIALE 26 | PL-07 |  | Concreto | Plataforma vigas eje 11 a 9 entre B-C P1 | 2026-07-18 | 8/15/2026 12:00:00 AM |  | 28 | 21 | 26 | 124 | AUTOCOMPAC | 21 | AUTOCOMPAC-21-28 | 2026-10-22 | NUEVO | 2026-10-22 |  | 5
VIALE 26 | PL-07 |  | Concreto | Plataforma vigas eje 11 a 9 entre B-C P1 | 2026-07-18 | 8/1/2026 12:00:00 AM |  | 14 | 21 | 22.2 | 106 | AUTOCOMPAC | 21 | AUTOCOMPAC-21-14 | 2026-10-22 | NUEVO | 2026-10-22 |  | 1.2
VIALE 26 | PL-07 |  | Concreto | Plataforma vigas eje 11 a 9 entre B-C P1 | 2026-07-18 | 8/1/2026 12:00:00 AM |  | 14 | 21 | 19.4 | 92 | AUTOCOMPAC | 21 | AUTOCOMPAC-21-14 | 2026-10-22 | NUEVO | 2026-10-22 |  | -1.6
VIALE 26 | PL-07 |  | Concreto | Plataforma vigas eje 11 a 9 entre B-C P1 | 2026-07-18 | 8/1/2026 12:00:00 AM |  | 14 | 21 | 21.2 | 101 | AUTOCOMPAC | 21 | AUTOCOMPAC-21-14 | 2026-10-22 | NUEVO | 2026-10-22 |  | 0.2
VIALE 26 | PL-07 |  | Concreto | Plataforma vigas eje 11 a 9 entre B-C P1 | 2026-07-18 | 7/24/2026 12:00:00 AM |  | 6 | 21 | 15.5 | 74 | AUTOCOMPAC | 21 | AUTOCOMPAC-21-6 | 2026-10-22 | NUEVO | 2026-10-22 |  | -5.5
VIALE 26 | PL-07 |  | Concreto | Plataforma vigas eje 11 a 9 entre B-C P1 | 2026-07-18 | 7/24/2026 12:00:00 AM |  | 6 | 21 | 14.4 | 68 | AUTOCOMPAC | 21 | AUTOCOMPAC-21-6 | 2026-10-22 | NUEVO | 2026-10-22 |  | -6.6
VIALE 26 | PL-07 |  | Concreto | Plataforma vigas eje 11 a 9 entre B-C P1 | 2026-07-18 | 7/24/2026 12:00:00 AM |  | 6 | 21 | 14.3 | 68 | AUTOCOMPAC | 21 | AUTOCOMPAC-21-6 | 2026-10-22 | NUEVO | 2026-10-22 |  | -6.7
VIALE 26 | PL-08 |  | Concreto | Plataforma placa eje 11 a 9 entre B-C P1 | 2026-07-18 | 8/15/2026 12:00:00 AM |  | 28 | 21 | 21.1 | 100 | PLACA | 21 | PLACA-21-28 | 2026-10-22 | NUEVO | 2026-10-22 | 21 | 0.1
VIALE 26 | PL-08 |  | Concreto | Plataforma placa eje 11 a 9 entre B-C P1 | 2026-07-18 | 8/15/2026 12:00:00 AM |  | 28 | 21 | 21.4 | 102 | PLACA | 21 | PLACA-21-28 | 2026-10-22 | NUEVO | 2026-10-22 | 21 | 0.4
VIALE 26 | PL-08 |  | Concreto | Plataforma placa eje 11 a 9 entre B-C P1 | 2026-07-18 | 8/15/2026 12:00:00 AM |  | 28 | 21 | 20.2 | 96 | PLACA | 21 | PLACA-21-28 | 2026-10-22 | NUEVO | 2026-10-22 | 21 | -0.8
VIALE 26 | PL-08 |  | Concreto | Plataforma placa eje 11 a 9 entre B-C P1 | 2026-07-18 | 8/1/2026 12:00:00 AM |  | 14 | 21 | 19.7 | 94 | PLACA | 21 | PLACA-21-14 | 2026-10-22 | NUEVO | 2026-10-22 | 16.24 | -1.3
VIALE 26 | PL-08 |  | Concreto | Plataforma placa eje 11 a 9 entre B-C P1 | 2026-07-18 | 8/1/2026 12:00:00 AM |  | 14 | 21 | 19.4 | 92 | PLACA | 21 | PLACA-21-14 | 2026-10-22 | NUEVO | 2026-10-22 | 16.24 | -1.6
VIALE 26 | PL-08 |  | Concreto | Plataforma placa eje 11 a 9 entre B-C P1 | 2026-07-18 | 8/1/2026 12:00:00 AM |  | 14 | 21 | 18.5 | 88 | PLACA | 21 | PLACA-21-14 | 2026-10-22 | NUEVO | 2026-10-22 | 16.24 | -2.5
VIALE 26 | PL-08 |  | Concreto | Plataforma placa eje 11 a 9 entre B-C P1 | 2026-07-18 | 7/24/2026 12:00:00 AM |  | 6 | 21 | 14.1 | 67 | PLACA | 21 | PLACA-21-6 | 2026-10-22 | NUEVO | 2026-10-22 | 12.76 | -6.9
VIALE 26 | PL-08 |  | Concreto | Plataforma placa eje 11 a 9 entre B-C P1 | 2026-07-18 | 7/24/2026 12:00:00 AM |  | 6 | 21 | 15.3 | 73 | PLACA | 21 | PLACA-21-6 | 2026-10-22 | NUEVO | 2026-10-22 | 12.76 | -5.7
VIALE 26 | PL-08 |  | Concreto | Plataforma placa eje 11 a 9 entre B-C P1 | 2026-07-18 | 7/24/2026 12:00:00 AM |  | 6 | 21 | 14.4 | 69 | PLACA | 21 | PLACA-21-6 | 2026-10-22 | NUEVO | 2026-10-22 | 12.76 | -6.6
VIALE 26 | PL-06 |  | Concreto | Plataforma columnas eje 8 a 7 entre B-C | 2026-07-17 | 8/14/2026 12:00:00 AM |  | 28 | 21 | 30.1 | 143 | MURO | 21 | MURO-21-28 | 2026-10-22 | NUEVO | 2026-10-22 | 21 | 9.1
VIALE 26 | PL-06 |  | Concreto | Plataforma columnas eje 8 a 7 entre B-C | 2026-07-17 | 8/14/2026 12:00:00 AM |  | 28 | 21 | 22.3 | 106 | MURO | 21 | MURO-21-28 | 2026-10-22 | NUEVO | 2026-10-22 | 21 | 1.3
VIALE 26 | PL-06 |  | Concreto | Plataforma columnas eje 8 a 7 entre B-C | 2026-07-17 | 8/14/2026 12:00:00 AM |  | 28 | 21 | 22.2 | 106 | MURO | 21 | MURO-21-28 | 2026-10-22 | NUEVO | 2026-10-22 | 21 | 1.2
VIALE 26 | PL-06 |  | Concreto | Plataforma columnas eje 8 a 7 entre B-C | 2026-07-17 | 7/31/2026 12:00:00 AM |  | 14 | 21 | 23.2 | 111 | MURO | 21 | MURO-21-14 | 2026-10-22 | NUEVO | 2026-10-22 | 16.24 | 2.2
VIALE 26 | PL-06 |  | Concreto | Plataforma columnas eje 8 a 7 entre B-C | 2026-07-17 | 7/31/2026 12:00:00 AM |  | 14 | 21 | 22.3 | 106 | MURO | 21 | MURO-21-14 | 2026-10-22 | NUEVO | 2026-10-22 | 16.24 | 1.3
VIALE 26 | PL-06 |  | Concreto | Plataforma columnas eje 8 a 7 entre B-C | 2026-07-17 | 7/31/2026 12:00:00 AM |  | 14 | 21 | 22.4 | 106 | MURO | 21 | MURO-21-14 | 2026-10-22 | NUEVO | 2026-10-22 | 16.24 | 1.4
VIALE 26 | PL-06 |  | Concreto | Plataforma columnas eje 8 a 7 entre B-C | 2026-07-17 | 7/24/2026 12:00:00 AM |  | 7 | 21 | 17.1 | 81 | MURO | 21 | MURO-21-7 | 2026-10-22 | NUEVO | 2026-10-22 | 13.86 | -3.9
VIALE 26 | PL-06 |  | Concreto | Plataforma columnas eje 8 a 7 entre B-C | 2026-07-17 | 7/24/2026 12:00:00 AM |  | 7 | 21 | 16 | 76 | MURO | 21 | MURO-21-7 | 2026-10-22 | NUEVO | 2026-10-22 | 13.86 | -5
VIALE 26 | PL-06 |  | Concreto | Plataforma columnas eje 8 a 7 entre B-C | 2026-07-17 | 7/24/2026 12:00:00 AM |  | 7 | 21 | 16.6 | 79 | MURO | 21 | MURO-21-7 | 2026-10-22 | NUEVO | 2026-10-22 | 13.86 | -4.4
VIALE 26 | P-T1 85 |  | Concreto | Viga cubierta T1 eje A-2 y 14 / Viga intermedia de ascensores y escalera / escalera P13 a P14 T1 | 2026-07-15 | 8/12/2026 12:00:00 AM |  | 28 | 21 | 38.7 | 184 | AUTOCOMPAC | 21 | AUTOCOMPAC-21-28 | 2026-10-22 | NUEVO | 2026-10-22 |  | 17.7
VIALE 26 | P-T1 85 |  | Concreto | Viga cubierta T1 eje A-2 y 14 / Viga intermedia de ascensores y escalera / escalera P13 a P14 T1 | 2026-07-15 | 8/12/2026 12:00:00 AM |  | 28 | 21 | 29 | 138 | AUTOCOMPAC | 21 | AUTOCOMPAC-21-28 | 2026-10-22 | NUEVO | 2026-10-22 |  | 8
VIALE 26 | P-T1 85 |  | Concreto | Viga cubierta T1 eje A-2 y 14 / Viga intermedia de ascensores y escalera / escalera P13 a P14 T1 | 2026-07-15 | 8/12/2026 12:00:00 AM |  | 28 | 21 | 26.1 | 124 | AUTOCOMPAC | 21 | AUTOCOMPAC-21-28 | 2026-10-22 | NUEVO | 2026-10-22 |  | 5.1
VIALE 26 | P-T1 85 |  | Concreto | Viga cubierta T1 eje A-2 y 14 / Viga intermedia de ascensores y escalera / escalera P13 a P14 T1 | 2026-07-15 | 7/29/2026 12:00:00 AM |  | 14 | 21 | 31.5 | 150 | AUTOCOMPAC | 21 | AUTOCOMPAC-21-14 | 2026-10-22 | NUEVO | 2026-10-22 |  | 10.5
VIALE 26 | P-T1 85 |  | Concreto | Viga cubierta T1 eje A-2 y 14 / Viga intermedia de ascensores y escalera / escalera P13 a P14 T1 | 2026-07-15 | 7/29/2026 12:00:00 AM |  | 14 | 21 | 31.1 | 148 | AUTOCOMPAC | 21 | AUTOCOMPAC-21-14 | 2026-10-22 | NUEVO | 2026-10-22 |  | 10.1
VIALE 26 | P-T1 85 |  | Concreto | Viga cubierta T1 eje A-2 y 14 / Viga intermedia de ascensores y escalera / escalera P13 a P14 T1 | 2026-07-15 | 7/29/2026 12:00:00 AM |  | 14 | 21 | 29.7 | 142 | AUTOCOMPAC | 21 | AUTOCOMPAC-21-14 | 2026-10-22 | NUEVO | 2026-10-22 |  | 8.7
VIALE 26 | P-T1 85 |  | Concreto | Viga cubierta T1 eje A-2 y 14 / Viga intermedia de ascensores y escalera / escalera P13 a P14 T1 | 2026-07-15 | 7/24/2026 12:00:00 AM |  | 9 | 21 | 28.8 | 137 | AUTOCOMPAC | 21 | AUTOCOMPAC-21-9 | 2026-10-22 | NUEVO | 2026-10-22 |  | 7.8
VIALE 26 | P-T1 85 |  | Concreto | Viga cubierta T1 eje A-2 y 14 / Viga intermedia de ascensores y escalera / escalera P13 a P14 T1 | 2026-07-15 | 7/24/2026 12:00:00 AM |  | 9 | 21 | 28.3 | 135 | AUTOCOMPAC | 21 | AUTOCOMPAC-21-9 | 2026-10-22 | NUEVO | 2026-10-22 |  | 7.3
VIALE 26 | P-T1 85 |  | Concreto | Viga cubierta T1 eje A-2 y 14 / Viga intermedia de ascensores y escalera / escalera P13 a P14 T1 | 2026-07-15 | 7/24/2026 12:00:00 AM |  | 9 | 21 | 27.4 | 130 | AUTOCOMPAC | 21 | AUTOCOMPAC-21-9 | 2026-10-22 | NUEVO | 2026-10-22 |  | 6.4
VIALE 26 | M-T1 106 |  | Concreto | Muros T1 cubierta / escalera y ascensor (eje 3 HyD) | 2026-07-09 | 8/6/2026 12:00:00 AM |  | 28 | 21 | 44.1 | 210 | MURO | 21 | MURO-21-28 | 2026-10-22 | NUEVO | 2026-10-22 | 21 | 23.1
VIALE 26 | M-T1 106 |  | Concreto | Muros T1 cubierta / escalera y ascensor (eje 3 HyD) | 2026-07-09 | 8/6/2026 12:00:00 AM |  | 28 | 21 | 44.2 | 210 | MURO | 21 | MURO-21-28 | 2026-10-22 | NUEVO | 2026-10-22 | 21 | 23.2
VIALE 26 | M-T1 106 |  | Concreto | Muros T1 cubierta / escalera y ascensor (eje 3 HyD) | 2026-07-09 | 8/6/2026 12:00:00 AM |  | 28 | 21 | 43.1 | 205 | MURO | 21 | MURO-21-28 | 2026-10-22 | NUEVO | 2026-10-22 | 21 | 22.1
VIALE 26 | M-T1 106 |  | Concreto | Muros T1 cubierta / escalera y ascensor (eje 3 HyD) | 2026-07-09 | 7/16/2026 12:00:00 AM |  | 7 | 21 | 26.3 | 125 | MURO | 21 | MURO-21-7 | 2026-10-22 | NUEVO | 2026-10-22 | 13.86 | 5.3
VIALE 26 | M-T1 106 |  | Concreto | Muros T1 cubierta / escalera y ascensor (eje 3 HyD) | 2026-07-09 | 7/16/2026 12:00:00 AM |  | 7 | 21 | 24.6 | 117 | MURO | 21 | MURO-21-7 | 2026-10-22 | NUEVO | 2026-10-22 | 13.86 | 3.6
VIALE 26 | M-T1 106 |  | Concreto | Muros T1 cubierta / escalera y ascensor (eje 3 HyD) | 2026-07-09 | 7/16/2026 12:00:00 AM |  | 7 | 21 | 25.2 | 120 | MURO | 21 | MURO-21-7 | 2026-10-22 | NUEVO | 2026-10-22 | 13.86 | 4.2
VIALE 26 | M-T1 106 |  | Concreto | Muros T1 cubierta / escalera y ascensor (eje 3 HyD) | 2026-07-09 | 7/15/2026 12:00:00 AM |  | 6 | 21 | 26.2 | 125 | MURO | 21 | MURO-21-6 | 2026-10-22 | NUEVO | 2026-10-22 | 12.76 | 5.2
VIALE 26 | M-T1 106 |  | Concreto | Muros T1 cubierta / escalera y ascensor (eje 3 HyD) | 2026-07-09 | 7/15/2026 12:00:00 AM |  | 6 | 21 | 25 | 119 | MURO | 21 | MURO-21-6 | 2026-10-22 | NUEVO | 2026-10-22 | 12.76 | 4
VIALE 26 | M-T1 106 |  | Concreto | Muros T1 cubierta / escalera y ascensor (eje 3 HyD) | 2026-07-09 | 7/15/2026 12:00:00 AM |  | 6 | 21 | 26.6 | 127 | MURO | 21 | MURO-21-6 | 2026-10-22 | NUEVO | 2026-10-22 | 12.76 | 5.6
VIALE 26 | PL-05 |  | Concreto | ZAPATA PLATAFORMA CIMENTACION EJE 7D | 2026-07-07 | 8/4/2026 12:00:00 AM |  | 28 | 21 | 29.1 | 138 | AUTOCOMPAC | 21 | AUTOCOMPAC-21-28 | 2026-10-22 | NUEVO | 2026-10-22 |  | 8.1
VIALE 26 | PL-05 |  | Concreto | ZAPATA PLATAFORMA CIMENTACION EJE 7D | 2026-07-07 | 8/4/2026 12:00:00 AM |  | 28 | 21 | 28.9 | 138 | AUTOCOMPAC | 21 | AUTOCOMPAC-21-28 | 2026-10-22 | NUEVO | 2026-10-22 |  | 7.9
VIALE 26 | PL-05 |  | Concreto | ZAPATA PLATAFORMA CIMENTACION EJE 7D | 2026-07-07 | 8/4/2026 12:00:00 AM |  | 28 | 21 | 26.8 | 127 | AUTOCOMPAC | 21 | AUTOCOMPAC-21-28 | 2026-10-22 | NUEVO | 2026-10-22 |  | 5.8
VIALE 26 | PL-05 |  | Concreto | ZAPATA PLATAFORMA CIMENTACION EJE 7D | 2026-07-07 | 7/21/2026 12:00:00 AM |  | 14 | 21 | 21.9 | 104 | AUTOCOMPAC | 21 | AUTOCOMPAC-21-14 | 2026-10-22 | NUEVO | 2026-10-22 |  | 0.9
VIALE 26 | PL-05 |  | Concreto | ZAPATA PLATAFORMA CIMENTACION EJE 7D | 2026-07-07 | 7/21/2026 12:00:00 AM |  | 14 | 21 | 22.7 | 108 | AUTOCOMPAC | 21 | AUTOCOMPAC-21-14 | 2026-10-22 | NUEVO | 2026-10-22 |  | 1.7
VIALE 26 | PL-05 |  | Concreto | ZAPATA PLATAFORMA CIMENTACION EJE 7D | 2026-07-07 | 7/21/2026 12:00:00 AM |  | 14 | 21 | 24.1 | 115 | AUTOCOMPAC | 21 | AUTOCOMPAC-21-14 | 2026-10-22 | NUEVO | 2026-10-22 |  | 3.1
VIALE 26 | PL-05 |  | Concreto | ZAPATA PLATAFORMA CIMENTACION EJE 7D | 2026-07-07 | 7/10/2026 12:00:00 AM |  | 3 | 21 | 12 | 57 | AUTOCOMPAC | 21 | AUTOCOMPAC-21-3 | 2026-10-22 | NUEVO | 2026-10-22 |  | -9
VIALE 26 | PL-05 |  | Concreto | ZAPATA PLATAFORMA CIMENTACION EJE 7D | 2026-07-07 | 7/10/2026 12:00:00 AM |  | 3 | 21 | 11.8 | 56 | AUTOCOMPAC | 21 | AUTOCOMPAC-21-3 | 2026-10-22 | NUEVO | 2026-10-22 |  | -9.2
VIALE 26 | PL-05 |  | Concreto | ZAPATA PLATAFORMA CIMENTACION EJE 7D | 2026-07-07 | 7/10/2026 12:00:00 AM |  | 3 | 21 | 11.7 | 56 | AUTOCOMPAC | 21 | AUTOCOMPAC-21-3 | 2026-10-22 | NUEVO | 2026-10-22 |  | -9.3
VIALE 26 | P-T1-84 |  | Concreto | PLACA CUBIERTA T1 EJES 1-5 ENTRE A Y D | 2026-07-03 | 7/31/2026 12:00:00 AM |  | 28 | 21 | 40.8 | 194 | PLACA | 21 | PLACA-21-28 | 2026-10-22 | NUEVO | 2026-10-22 | 21 | 19.8
VIALE 26 | P-T1-84 |  | Concreto | PLACA CUBIERTA T1 EJES 1-5 ENTRE A Y D | 2026-07-03 | 7/31/2026 12:00:00 AM |  | 28 | 21 | 42.6 | 203 | PLACA | 21 | PLACA-21-28 | 2026-10-22 | NUEVO | 2026-10-22 | 21 | 21.6
VIALE 26 | P-T1-84 |  | Concreto | PLACA CUBIERTA T1 EJES 1-5 ENTRE A Y D | 2026-07-03 | 7/31/2026 12:00:00 AM |  | 28 | 21 | 38 | 181 | PLACA | 21 | PLACA-21-28 | 2026-10-22 | NUEVO | 2026-10-22 | 21 | 17
VIALE 26 | P-T1-84 |  | Concreto | PLACA CUBIERTA T1 EJES 1-5 ENTRE A Y D | 2026-07-03 | 7/10/2026 12:00:00 AM |  | 7 | 21 | 26.7 | 127 | PLACA | 21 | PLACA-21-7 | 2026-10-22 | NUEVO | 2026-10-22 | 13.86 | 5.7
VIALE 26 | P-T1-84 |  | Concreto | PLACA CUBIERTA T1 EJES 1-5 ENTRE A Y D | 2026-07-03 | 7/10/2026 12:00:00 AM |  | 7 | 21 | 25.7 | 122 | PLACA | 21 | PLACA-21-7 | 2026-10-22 | NUEVO | 2026-10-22 | 13.86 | 4.7
VIALE 26 | P-T1-84 |  | Concreto | PLACA CUBIERTA T1 EJES 1-5 ENTRE A Y D | 2026-07-03 | 7/10/2026 12:00:00 AM |  | 7 | 21 | 29.3 | 139 | PLACA | 21 | PLACA-21-7 | 2026-10-22 | NUEVO | 2026-10-22 | 13.86 | 8.3
VIALE 26 | P-T1-84 |  | Concreto | PLACA CUBIERTA T1 EJES 1-5 ENTRE A Y D | 2026-07-03 | 7/9/2026 12:00:00 AM |  | 6 | 21 | 25.4 | 121 | PLACA | 21 | PLACA-21-6 | 2026-10-22 | NUEVO | 2026-10-22 | 12.76 | 4.4
VIALE 26 | P-T1-84 |  | Concreto | PLACA CUBIERTA T1 EJES 1-5 ENTRE A Y D | 2026-07-03 | 7/9/2026 12:00:00 AM |  | 6 | 21 | 26.4 | 125 | PLACA | 21 | PLACA-21-6 | 2026-10-22 | NUEVO | 2026-10-22 | 12.76 | 5.4
VIALE 26 | P-T1-84 |  | Concreto | PLACA CUBIERTA T1 EJES 1-5 ENTRE A Y D | 2026-07-03 | 7/9/2026 12:00:00 AM |  | 6 | 21 | 25.6 | 122 | PLACA | 21 | PLACA-21-6 | 2026-10-22 | NUEVO | 2026-10-22 | 12.76 | 4.6
VIALE 26 | PL-04 |  | Concreto | Plataforma cimentación (eje 8 entre B-C-D / eje 7 entre B-C) | 2026-06-27 | 7/25/2026 12:00:00 AM |  | 28 | 21 | 39.8 | 190 | AUTOCOMPAC | 21 | AUTOCOMPAC-21-28 | 2026-10-22 | NUEVO | 2026-10-22 |  | 18.8
VIALE 26 | PL-04 |  | Concreto | Plataforma cimentación (eje 8 entre B-C-D / eje 7 entre B-C) | 2026-06-27 | 7/25/2026 12:00:00 AM |  | 28 | 21 | 40.1 | 191 | AUTOCOMPAC | 21 | AUTOCOMPAC-21-28 | 2026-10-22 | NUEVO | 2026-10-22 |  | 19.1
VIALE 26 | PL-04 |  | Concreto | Plataforma cimentación (eje 8 entre B-C-D / eje 7 entre B-C) | 2026-06-27 | 7/25/2026 12:00:00 AM |  | 28 | 21 | 40.6 | 193 | AUTOCOMPAC | 21 | AUTOCOMPAC-21-28 | 2026-10-22 | NUEVO | 2026-10-22 |  | 19.6
VIALE 26 | PL-04 |  | Concreto | Plataforma cimentación (eje 8 entre B-C-D / eje 7 entre B-C) | 2026-06-27 | 7/11/2026 12:00:00 AM |  | 14 | 21 | 33.4 | 159 | AUTOCOMPAC | 21 | AUTOCOMPAC-21-14 | 2026-10-22 | NUEVO | 2026-10-22 |  | 12.4
VIALE 26 | PL-04 |  | Concreto | Plataforma cimentación (eje 8 entre B-C-D / eje 7 entre B-C) | 2026-06-27 | 7/11/2026 12:00:00 AM |  | 14 | 21 | 32.9 | 156 | AUTOCOMPAC | 21 | AUTOCOMPAC-21-14 | 2026-10-22 | NUEVO | 2026-10-22 |  | 11.9
VIALE 26 | PL-04 |  | Concreto | Plataforma cimentación (eje 8 entre B-C-D / eje 7 entre B-C) | 2026-06-27 | 7/11/2026 12:00:00 AM |  | 14 | 21 | 33.2 | 158 | AUTOCOMPAC | 21 | AUTOCOMPAC-21-14 | 2026-10-22 | NUEVO | 2026-10-22 |  | 12.2
VIALE 26 | PL-04 |  | Concreto | Plataforma cimentación (eje 8 entre B-C-D / eje 7 entre B-C) | 2026-06-27 | 7/4/2026 12:00:00 AM |  | 7 | 21 | 25.7 | 122 | AUTOCOMPAC | 21 | AUTOCOMPAC-21-7 | 2026-10-22 | NUEVO | 2026-10-22 |  | 4.7
VIALE 26 | PL-04 |  | Concreto | Plataforma cimentación (eje 8 entre B-C-D / eje 7 entre B-C) | 2026-06-27 | 7/4/2026 12:00:00 AM |  | 7 | 21 | 26.2 | 125 | AUTOCOMPAC | 21 | AUTOCOMPAC-21-7 | 2026-10-22 | NUEVO | 2026-10-22 |  | 5.2
VIALE 26 | PL-04 |  | Concreto | Plataforma cimentación (eje 8 entre B-C-D / eje 7 entre B-C) | 2026-06-27 | 7/4/2026 12:00:00 AM |  | 7 | 21 | 28.1 | 134 | AUTOCOMPAC | 21 | AUTOCOMPAC-21-7 | 2026-10-22 | NUEVO | 2026-10-22 |  | 7.1
VIALE 26 | P-T1 83 |  | Concreto | Placa cubierta T1 T1 (ejes 05-08 entre A-J) | 2026-06-26 | 7/24/2026 12:00:00 AM |  | 28 | 21 | 45.1 | 215 | PLACA | 21 | PLACA-21-28 | 2026-10-22 | NUEVO | 2026-10-22 | 21 | 24.1
VIALE 26 | P-T1 83 |  | Concreto | Placa cubierta T1 T1 (ejes 05-08 entre A-J) | 2026-06-26 | 7/24/2026 12:00:00 AM |  | 28 | 21 | 42.4 | 202 | PLACA | 21 | PLACA-21-28 | 2026-10-22 | NUEVO | 2026-10-22 | 21 | 21.4
VIALE 26 | P-T1 83 |  | Concreto | Placa cubierta T1 T1 (ejes 05-08 entre A-J) | 2026-06-26 | 7/24/2026 12:00:00 AM |  | 28 | 21 | 43.5 | 207 | PLACA | 21 | PLACA-21-28 | 2026-10-22 | NUEVO | 2026-10-22 | 21 | 22.5
VIALE 26 | P-T1 83 |  | Concreto | Placa cubierta T1 T1 (ejes 05-08 entre A-J) | 2026-06-26 | 7/3/2026 12:00:00 AM |  | 7 | 21 | 32 | 152 | PLACA | 21 | PLACA-21-7 | 2026-10-22 | NUEVO | 2026-10-22 | 13.86 | 11
VIALE 26 | P-T1 83 |  | Concreto | Placa cubierta T1 T1 (ejes 05-08 entre A-J) | 2026-06-26 | 7/3/2026 12:00:00 AM |  | 7 | 21 | 29.3 | 139 | PLACA | 21 | PLACA-21-7 | 2026-10-22 | NUEVO | 2026-10-22 | 13.86 | 8.3
VIALE 26 | P-T1 83 |  | Concreto | Placa cubierta T1 T1 (ejes 05-08 entre A-J) | 2026-06-26 | 7/3/2026 12:00:00 AM |  | 7 | 21 | 31.1 | 148 | PLACA | 21 | PLACA-21-7 | 2026-10-22 | NUEVO | 2026-10-22 | 13.86 | 10.1
VIALE 26 | P-T1 83 |  | Concreto | Placa cubierta T1 T1 (ejes 05-08 entre A-J) | 2026-06-26 | 7/2/2026 12:00:00 AM |  | 6 | 21 | 28.6 | 136 | PLACA | 21 | PLACA-21-6 | 2026-10-22 | NUEVO | 2026-10-22 | 12.76 | 7.6
VIALE 26 | P-T1 83 |  | Concreto | Placa cubierta T1 T1 (ejes 05-08 entre A-J) | 2026-06-26 | 7/2/2026 12:00:00 AM |  | 6 | 21 | 31.9 | 152 | PLACA | 21 | PLACA-21-6 | 2026-10-22 | NUEVO | 2026-10-22 | 12.76 | 10.9
VIALE 26 | P-T1 83 |  | Concreto | Placa cubierta T1 T1 (ejes 05-08 entre A-J) | 2026-06-26 | 7/2/2026 12:00:00 AM |  | 6 | 21 | 32.8 | 156 | PLACA | 21 | PLACA-21-6 | 2026-10-22 | NUEVO | 2026-10-22 | 12.76 | 11.8
VIALE 26 | PL-03 |  | Concreto | Plataforma columnas (ejes 11-10-9 entre B-C-D) | 2026-06-26 | 7/24/2026 12:00:00 AM |  | 28 | 21 | 40.4 | 192 | MURO | 21 | MURO-21-28 | 2026-10-22 | NUEVO | 2026-10-22 | 21 | 19.4
VIALE 26 | PL-03 |  | Concreto | Plataforma columnas (ejes 11-10-9 entre B-C-D) | 2026-06-26 | 7/24/2026 12:00:00 AM |  | 28 | 21 | 41.1 | 196 | MURO | 21 | MURO-21-28 | 2026-10-22 | NUEVO | 2026-10-22 | 21 | 20.1
VIALE 26 | PL-03 |  | Concreto | Plataforma columnas (ejes 11-10-9 entre B-C-D) | 2026-06-26 | 7/24/2026 12:00:00 AM |  | 28 | 21 | 41 | 195 | MURO | 21 | MURO-21-28 | 2026-10-22 | NUEVO | 2026-10-22 | 21 | 20
VIALE 26 | PL-03 |  | Concreto | Plataforma columnas (ejes 11-10-9 entre B-C-D) | 2026-06-26 | 7/10/2026 12:00:00 AM |  | 14 | 21 | 33.6 | 160 | MURO | 21 | MURO-21-14 | 2026-10-22 | NUEVO | 2026-10-22 | 16.24 | 12.6
VIALE 26 | PL-03 |  | Concreto | Plataforma columnas (ejes 11-10-9 entre B-C-D) | 2026-06-26 | 7/10/2026 12:00:00 AM |  | 14 | 21 | 32.5 | 155 | MURO | 21 | MURO-21-14 | 2026-10-22 | NUEVO | 2026-10-22 | 16.24 | 11.5
VIALE 26 | PL-03 |  | Concreto | Plataforma columnas (ejes 11-10-9 entre B-C-D) | 2026-06-26 | 7/10/2026 12:00:00 AM |  | 14 | 21 | 34.8 | 166 | MURO | 21 | MURO-21-14 | 2026-10-22 | NUEVO | 2026-10-22 | 16.24 | 13.8
VIALE 26 | PL-03 |  | Concreto | Plataforma columnas (ejes 11-10-9 entre B-C-D) | 2026-06-26 | 7/3/2026 12:00:00 AM |  | 7 | 21 | 26.3 | 125 | MURO | 21 | MURO-21-7 | 2026-10-22 | NUEVO | 2026-10-22 | 13.86 | 5.3
VIALE 26 | PL-03 |  | Concreto | Plataforma columnas (ejes 11-10-9 entre B-C-D) | 2026-06-26 | 7/3/2026 12:00:00 AM |  | 7 | 21 | 26 | 124 | MURO | 21 | MURO-21-7 | 2026-10-22 | NUEVO | 2026-10-22 | 13.86 | 5
VIALE 26 | PL-03 |  | Concreto | Plataforma columnas (ejes 11-10-9 entre B-C-D) | 2026-06-26 | 7/3/2026 12:00:00 AM |  | 7 | 21 | 23.4 | 111 | MURO | 21 | MURO-21-7 | 2026-10-22 | NUEVO | 2026-10-22 | 13.86 | 2.4
VIALE 26 | M-T1 105 |  | Concreto | Muros P14 T1 (ejes 01-03 entre J-G) M=01,05,15,11,12,21,08 | 2026-06-25 | 7/23/2026 12:00:00 AM |  | 28 | 21 | 36.2 | 172 | MURO | 21 | MURO-21-28 | 2026-10-22 | NUEVO | 2026-10-22 | 21 | 15.2
VIALE 26 | M-T1 105 |  | Concreto | Muros P14 T1 (ejes 01-03 entre J-G) M=01,05,15,11,12,21,08 | 2026-06-25 | 7/23/2026 12:00:00 AM |  | 28 | 21 | 41.3 | 196 | MURO | 21 | MURO-21-28 | 2026-10-22 | NUEVO | 2026-10-22 | 21 | 20.3
VIALE 26 | M-T1 105 |  | Concreto | Muros P14 T1 (ejes 01-03 entre J-G) M=01,05,15,11,12,21,08 | 2026-06-25 | 7/23/2026 12:00:00 AM |  | 28 | 21 | 36.3 | 173 | MURO | 21 | MURO-21-28 | 2026-10-22 | NUEVO | 2026-10-22 | 21 | 15.3
VIALE 26 | M-T1 105 |  | Concreto | Muros P14 T1 (ejes 01-03 entre J-G) M=01,05,15,11,12,21,08 | 2026-06-25 | 7/9/2026 12:00:00 AM |  | 14 | 21 | 33.9 | 161 | MURO | 21 | MURO-21-14 | 2026-10-22 | NUEVO | 2026-10-22 | 16.24 | 12.9
VIALE 26 | M-T1 105 |  | Concreto | Muros P14 T1 (ejes 01-03 entre J-G) M=01,05,15,11,12,21,08 | 2026-06-25 | 7/9/2026 12:00:00 AM |  | 14 | 21 | 32.3 | 154 | MURO | 21 | MURO-21-14 | 2026-10-22 | NUEVO | 2026-10-22 | 16.24 | 11.3
VIALE 26 | M-T1 105 |  | Concreto | Muros P14 T1 (ejes 01-03 entre J-G) M=01,05,15,11,12,21,08 | 2026-06-25 | 7/9/2026 12:00:00 AM |  | 14 | 21 | 33.3 | 158 | MURO | 21 | MURO-21-14 | 2026-10-22 | NUEVO | 2026-10-22 | 16.24 | 12.3
VIALE 26 | M-T1 105 |  | Concreto | Muros P14 T1 (ejes 01-03 entre J-G) M=01,05,15,11,12,21,08 | 2026-06-25 | 7/2/2026 12:00:00 AM |  | 7 | 21 | 27.6 | 131 | MURO | 21 | MURO-21-7 | 2026-10-22 | NUEVO | 2026-10-22 | 13.86 | 6.6
VIALE 26 | M-T1 105 |  | Concreto | Muros P14 T1 (ejes 01-03 entre J-G) M=01,05,15,11,12,21,08 | 2026-06-25 | 7/2/2026 12:00:00 AM |  | 7 | 21 | 27.7 | 132 | MURO | 21 | MURO-21-7 | 2026-10-22 | NUEVO | 2026-10-22 | 13.86 | 6.7
VIALE 26 | M-T1 105 |  | Concreto | Muros P14 T1 (ejes 01-03 entre J-G) M=01,05,15,11,12,21,08 | 2026-06-25 | 7/2/2026 12:00:00 AM |  | 7 | 21 | 26.3 | 125 | MURO | 21 | MURO-21-7 | 2026-10-22 | NUEVO | 2026-10-22 | 13.86 | 5.3
VIALE 26 | M-T1 104 |  | Concreto | Muros P14 T1 (ejes 01-03 entre A-F) M=21,08,23,14,15,17 | 2026-06-23 | 7/21/2026 12:00:00 AM |  | 28 | 21 | 32.6 | 155 | MURO | 21 | MURO-21-28 | 2026-10-22 | NUEVO | 2026-10-22 | 21 | 11.6
VIALE 26 | M-T1 104 |  | Concreto | Muros P14 T1 (ejes 01-03 entre A-F) M=21,08,23,14,15,17 | 2026-06-23 | 7/21/2026 12:00:00 AM |  | 28 | 21 | 34.8 | 166 | MURO | 21 | MURO-21-28 | 2026-10-22 | NUEVO | 2026-10-22 | 21 | 13.8
VIALE 26 | M-T1 104 |  | Concreto | Muros P14 T1 (ejes 01-03 entre A-F) M=21,08,23,14,15,17 | 2026-06-23 | 7/21/2026 12:00:00 AM |  | 28 | 21 | 32.7 | 156 | MURO | 21 | MURO-21-28 | 2026-10-22 | NUEVO | 2026-10-22 | 21 | 11.7
VIALE 26 | M-T1 104 |  | Concreto | Muros P14 T1 (ejes 01-03 entre A-F) M=21,08,23,14,15,17 | 2026-06-23 | 6/30/2026 12:00:00 AM |  | 7 | 21 | 23.9 | 114 | MURO | 21 | MURO-21-7 | 2026-10-22 | NUEVO | 2026-10-22 | 13.86 | 2.9
VIALE 26 | M-T1 104 |  | Concreto | Muros P14 T1 (ejes 01-03 entre A-F) M=21,08,23,14,15,17 | 2026-06-23 | 6/30/2026 12:00:00 AM |  | 7 | 21 | 25.5 | 121 | MURO | 21 | MURO-21-7 | 2026-10-22 | NUEVO | 2026-10-22 | 13.86 | 4.5
VIALE 26 | M-T1 104 |  | Concreto | Muros P14 T1 (ejes 01-03 entre A-F) M=21,08,23,14,15,17 | 2026-06-23 | 6/30/2026 12:00:00 AM |  | 7 | 21 | 25.9 | 124 | MURO | 21 | MURO-21-7 | 2026-10-22 | NUEVO | 2026-10-22 | 13.86 | 4.9
VIALE 26 | M-T1 104 |  | Concreto | Muros P14 T1 (ejes 01-03 entre A-F) M=21,08,23,14,15,17 | 2026-06-23 | 6/27/2026 12:00:00 AM |  | 4 | 21 | 24.9 | 119 | MURO | 21 | MURO-21-4 | 2026-10-22 | NUEVO | 2026-10-22 | 10.55 | 3.9
VIALE 26 | M-T1 104 |  | Concreto | Muros P14 T1 (ejes 01-03 entre A-F) M=21,08,23,14,15,17 | 2026-06-23 | 6/27/2026 12:00:00 AM |  | 4 | 21 | 26.7 | 127 | MURO | 21 | MURO-21-4 | 2026-10-22 | NUEVO | 2026-10-22 | 10.55 | 5.7
VIALE 26 | M-T1 104 |  | Concreto | Muros P14 T1 (ejes 01-03 entre A-F) M=21,08,23,14,15,17 | 2026-06-23 | 6/27/2026 12:00:00 AM |  | 4 | 21 | 24.7 | 118 | MURO | 21 | MURO-21-4 | 2026-10-22 | NUEVO | 2026-10-22 | 10.55 | 3.7
VIALE 26 | P-T1 82. |  | Concreto | Placa cubierta T1 T1 (ejes 08-11 entre A-J) | 2026-06-22 | 7/20/2026 12:00:00 AM |  | 28 | 21 | 38.1 | 182 | PLACA | 21 | PLACA-21-28 | 2026-10-22 | NUEVO | 2026-10-22 | 21 | 17.1
VIALE 26 | P-T1 82. |  | Concreto | Placa cubierta T1 T1 (ejes 08-11 entre A-J) | 2026-06-22 | 7/20/2026 12:00:00 AM |  | 28 | 21 | 36.1 | 172 | PLACA | 21 | PLACA-21-28 | 2026-10-22 | NUEVO | 2026-10-22 | 21 | 15.1
VIALE 26 | P-T1 82. |  | Concreto | Placa cubierta T1 T1 (ejes 08-11 entre A-J) | 2026-06-22 | 7/20/2026 12:00:00 AM |  | 28 | 21 | 39.6 | 188 | PLACA | 21 | PLACA-21-28 | 2026-10-22 | NUEVO | 2026-10-22 | 21 | 18.6
VIALE 26 | P-T1 82. |  | Concreto | Placa cubierta T1 T1 (ejes 08-11 entre A-J) | 2026-06-22 | 7/6/2026 12:00:00 AM |  | 14 | 21 | 32.7 | 156 | PLACA | 21 | PLACA-21-14 | 2026-10-22 | NUEVO | 2026-10-22 | 16.24 | 11.7
VIALE 26 | P-T1 82. |  | Concreto | Placa cubierta T1 T1 (ejes 08-11 entre A-J) | 2026-06-22 | 7/6/2026 12:00:00 AM |  | 14 | 21 | 36.5 | 174 | PLACA | 21 | PLACA-21-14 | 2026-10-22 | NUEVO | 2026-10-22 | 16.24 | 15.5
VIALE 26 | P-T1 82. |  | Concreto | Placa cubierta T1 T1 (ejes 08-11 entre A-J) | 2026-06-22 | 7/6/2026 12:00:00 AM |  | 14 | 21 | 37.9 | 180 | PLACA | 21 | PLACA-21-14 | 2026-10-22 | NUEVO | 2026-10-22 | 16.24 | 16.9
VIALE 26 | P-T1 82. |  | Concreto | Placa cubierta T1 T1 (ejes 08-11 entre A-J) | 2026-06-22 | 6/29/2026 12:00:00 AM |  | 7 | 21 | 31.7 | 151 | PLACA | 21 | PLACA-21-7 | 2026-10-22 | NUEVO | 2026-10-22 | 13.86 | 10.7
VIALE 26 | P-T1 82. |  | Concreto | Placa cubierta T1 T1 (ejes 08-11 entre A-J) | 2026-06-22 | 6/29/2026 12:00:00 AM |  | 7 | 21 | 35.3 | 168 | PLACA | 21 | PLACA-21-7 | 2026-10-22 | NUEVO | 2026-10-22 | 13.86 | 14.3
VIALE 26 | P-T1 82. |  | Concreto | Placa cubierta T1 T1 (ejes 08-11 entre A-J) | 2026-06-22 | 6/29/2026 12:00:00 AM |  | 7 | 21 | 35.7 | 170 | PLACA | 21 | PLACA-21-7 | 2026-10-22 | NUEVO | 2026-10-22 | 13.86 | 14.7
VIALE 26 | M-T1 103 |  | Concreto | Muros P14 T1 (ejes 04-05 entre A-F) M=09,13,02,23,24 | 2026-06-20 | 7/18/2026 12:00:00 AM |  | 28 | 21 | 38.1 | 181 | MURO | 21 | MURO-21-28 | 2026-10-22 | NUEVO | 2026-10-22 | 21 | 17.1
VIALE 26 | M-T1 103 |  | Concreto | Muros P14 T1 (ejes 04-05 entre A-F) M=09,13,02,23,24 | 2026-06-20 | 7/18/2026 12:00:00 AM |  | 28 | 21 | 37.9 | 180 | MURO | 21 | MURO-21-28 | 2026-10-22 | NUEVO | 2026-10-22 | 21 | 16.9
VIALE 26 | M-T1 103 |  | Concreto | Muros P14 T1 (ejes 04-05 entre A-F) M=09,13,02,23,24 | 2026-06-20 | 7/18/2026 12:00:00 AM |  | 28 | 21 | 36.8 | 175 | MURO | 21 | MURO-21-28 | 2026-10-22 | NUEVO | 2026-10-22 | 21 | 15.8
VIALE 26 | M-T1 103 |  | Concreto | Muros P14 T1 (ejes 04-05 entre A-F) M=09,13,02,23,24 | 2026-06-20 | 7/4/2026 12:00:00 AM |  | 14 | 21 | 35.8 | 170 | MURO | 21 | MURO-21-14 | 2026-10-22 | NUEVO | 2026-10-22 | 16.24 | 14.8
VIALE 26 | M-T1 103 |  | Concreto | Muros P14 T1 (ejes 04-05 entre A-F) M=09,13,02,23,24 | 2026-06-20 | 7/4/2026 12:00:00 AM |  | 14 | 21 | 14.9 | 71 | MURO | 21 | MURO-21-14 | 2026-10-22 | NUEVO | 2026-10-22 | 16.24 | -6.1
VIALE 26 | M-T1 103 |  | Concreto | Muros P14 T1 (ejes 04-05 entre A-F) M=09,13,02,23,24 | 2026-06-20 | 7/4/2026 12:00:00 AM |  | 14 | 21 | 35.1 | 167 | MURO | 21 | MURO-21-14 | 2026-10-22 | NUEVO | 2026-10-22 | 16.24 | 14.1
VIALE 26 | M-T1 103 |  | Concreto | Muros P14 T1 (ejes 04-05 entre A-F) M=09,13,02,23,24 | 2026-06-20 | 6/27/2026 12:00:00 AM |  | 7 | 21 | 31 | 148 | MURO | 21 | MURO-21-7 | 2026-10-22 | NUEVO | 2026-10-22 | 13.86 | 10
VIALE 26 | M-T1 103 |  | Concreto | Muros P14 T1 (ejes 04-05 entre A-F) M=09,13,02,23,24 | 2026-06-20 | 6/27/2026 12:00:00 AM |  | 7 | 21 | 29.5 | 140 | MURO | 21 | MURO-21-7 | 2026-10-22 | NUEVO | 2026-10-22 | 13.86 | 8.5
VIALE 26 | M-T1 103 |  | Concreto | Muros P14 T1 (ejes 04-05 entre A-F) M=09,13,02,23,24 | 2026-06-20 | 6/27/2026 12:00:00 AM |  | 7 | 21 | 32.7 | 156 | MURO | 21 | MURO-21-7 | 2026-10-22 | NUEVO | 2026-10-22 | 13.86 | 11.7
VIALE 26 | PL-01 |  | Concreto | Plataforma cimentación (ejes 11-9 entre B-D) | 2026-06-20 | 7/18/2026 12:00:00 AM |  | 28 | 21 | 42.9 | 204 | AUTOCOMPAC | 21 | AUTOCOMPAC-21-28 | 2026-10-22 | NUEVO | 2026-10-22 |  | 21.9
VIALE 26 | PL-01 |  | Concreto | Plataforma cimentación (ejes 11-9 entre B-D) | 2026-06-20 | 7/18/2026 12:00:00 AM |  | 28 | 21 | 40.2 | 192 | AUTOCOMPAC | 21 | AUTOCOMPAC-21-28 | 2026-10-22 | NUEVO | 2026-10-22 |  | 19.2
VIALE 26 | PL-01 |  | Concreto | Plataforma cimentación (ejes 11-9 entre B-D) | 2026-06-20 | 7/18/2026 12:00:00 AM |  | 28 | 21 | 42.1 | 200 | AUTOCOMPAC | 21 | AUTOCOMPAC-21-28 | 2026-10-22 | NUEVO | 2026-10-22 |  | 21.1
VIALE 26 | PL-01 |  | Concreto | Plataforma cimentación (ejes 11-9 entre B-D) | 2026-06-20 | 7/4/2026 12:00:00 AM |  | 14 | 21 | 32.9 | 157 | AUTOCOMPAC | 21 | AUTOCOMPAC-21-14 | 2026-10-22 | NUEVO | 2026-10-22 |  | 11.9
VIALE 26 | PL-01 |  | Concreto | Plataforma cimentación (ejes 11-9 entre B-D) | 2026-06-20 | 7/4/2026 12:00:00 AM |  | 14 | 21 | 33.9 | 162 | AUTOCOMPAC | 21 | AUTOCOMPAC-21-14 | 2026-10-22 | NUEVO | 2026-10-22 |  | 12.9
VIALE 26 | PL-01 |  | Concreto | Plataforma cimentación (ejes 11-9 entre B-D) | 2026-06-20 | 7/4/2026 12:00:00 AM |  | 14 | 21 | 33.6 | 160 | AUTOCOMPAC | 21 | AUTOCOMPAC-21-14 | 2026-10-22 | NUEVO | 2026-10-22 |  | 12.6
VIALE 26 | PL-01 |  | Concreto | Plataforma cimentación (ejes 11-9 entre B-D) | 2026-06-20 | 6/27/2026 12:00:00 AM |  | 7 | 21 | 34.4 | 164 | AUTOCOMPAC | 21 | AUTOCOMPAC-21-7 | 2026-10-22 | NUEVO | 2026-10-22 |  | 13.4
VIALE 26 | PL-01 |  | Concreto | Plataforma cimentación (ejes 11-9 entre B-D) | 2026-06-20 | 6/27/2026 12:00:00 AM |  | 7 | 21 | 33.8 | 161 | AUTOCOMPAC | 21 | AUTOCOMPAC-21-7 | 2026-10-22 | NUEVO | 2026-10-22 |  | 12.8
VIALE 26 | PL-01 |  | Concreto | Plataforma cimentación (ejes 11-9 entre B-D) | 2026-06-20 | 6/27/2026 12:00:00 AM |  | 7 | 21 | 32.8 | 156 | AUTOCOMPAC | 21 | AUTOCOMPAC-21-7 | 2026-10-22 | NUEVO | 2026-10-22 |  | 11.8
VIALE 26 | PL-02 |  | Concreto | Plataforma cimentación (ejes 11-9 entre B-D) | 2026-06-20 | 7/18/2026 12:00:00 AM |  | 28 | 21 | 48.7 | 232 | AUTOCOMPAC | 21 | AUTOCOMPAC-21-28 | 2026-10-22 | NUEVO | 2026-10-22 |  | 27.7
VIALE 26 | PL-02 |  | Concreto | Plataforma cimentación (ejes 11-9 entre B-D) | 2026-06-20 | 7/18/2026 12:00:00 AM |  | 28 | 21 | 50.3 | 239 | AUTOCOMPAC | 21 | AUTOCOMPAC-21-28 | 2026-10-22 | NUEVO | 2026-10-22 |  | 29.3
VIALE 26 | PL-02 |  | Concreto | Plataforma cimentación (ejes 11-9 entre B-D) | 2026-06-20 | 7/18/2026 12:00:00 AM |  | 28 | 21 | 51.9 | 247 | AUTOCOMPAC | 21 | AUTOCOMPAC-21-28 | 2026-10-22 | NUEVO | 2026-10-22 |  | 30.9
VIALE 26 | PL-02 |  | Concreto | Plataforma cimentación (ejes 11-9 entre B-D) | 2026-06-20 | 7/4/2026 12:00:00 AM |  | 14 | 21 | 44.4 | 212 | AUTOCOMPAC | 21 | AUTOCOMPAC-21-14 | 2026-10-22 | NUEVO | 2026-10-22 |  | 23.4
VIALE 26 | PL-02 |  | Concreto | Plataforma cimentación (ejes 11-9 entre B-D) | 2026-06-20 | 7/4/2026 12:00:00 AM |  | 14 | 21 | 45 | 214 | AUTOCOMPAC | 21 | AUTOCOMPAC-21-14 | 2026-10-22 | NUEVO | 2026-10-22 |  | 24
VIALE 26 | PL-02 |  | Concreto | Plataforma cimentación (ejes 11-9 entre B-D) | 2026-06-20 | 7/4/2026 12:00:00 AM |  | 14 | 21 | 39.1 | 186 | AUTOCOMPAC | 21 | AUTOCOMPAC-21-14 | 2026-10-22 | NUEVO | 2026-10-22 |  | 18.1
VIALE 26 | PL-02 |  | Concreto | Plataforma cimentación (ejes 11-9 entre B-D) | 2026-06-20 | 6/27/2026 12:00:00 AM |  | 7 | 21 | 37.4 | 178 | AUTOCOMPAC | 21 | AUTOCOMPAC-21-7 | 2026-10-22 | NUEVO | 2026-10-22 |  | 16.4
VIALE 26 | PL-02 |  | Concreto | Plataforma cimentación (ejes 11-9 entre B-D) | 2026-06-20 | 6/27/2026 12:00:00 AM |  | 7 | 21 | 37.2 | 177 | AUTOCOMPAC | 21 | AUTOCOMPAC-21-7 | 2026-10-22 | NUEVO | 2026-10-22 |  | 16.2
VIALE 26 | PL-02 |  | Concreto | Plataforma cimentación (ejes 11-9 entre B-D) | 2026-06-20 | 6/27/2026 12:00:00 AM |  | 7 | 21 | 36.7 | 175 | AUTOCOMPAC | 21 | AUTOCOMPAC-21-7 | 2026-10-22 | NUEVO | 2026-10-22 |  | 15.7
VIALE 26 | M-T1 102 |  | Concreto | Muros P14 T1 (ejes 06-07 entre A-J) | 2026-06-18 | 7/16/2026 12:00:00 AM |  | 28 | 21 | 24.1 | 115 | MURO | 21 | MURO-21-28 | 2026-10-22 | NUEVO | 2026-10-22 | 21 | 3.1
VIALE 26 | M-T1 102 |  | Concreto | Muros P14 T1 (ejes 06-07 entre A-J) | 2026-06-18 | 7/16/2026 12:00:00 AM |  | 28 | 21 | 23.4 | 111 | MURO | 21 | MURO-21-28 | 2026-10-22 | NUEVO | 2026-10-22 | 21 | 2.4
VIALE 26 | M-T1 102 |  | Concreto | Muros P14 T1 (ejes 06-07 entre A-J) | 2026-06-18 | 7/16/2026 12:00:00 AM |  | 28 | 21 | 23.5 | 112 | MURO | 21 | MURO-21-28 | 2026-10-22 | NUEVO | 2026-10-22 | 21 | 2.5
VIALE 26 | M-T1 102 |  | Concreto | Muros P14 T1 (ejes 06-07 entre A-J) | 2026-06-18 | 6/25/2026 12:00:00 AM |  | 7 | 21 | 14.9 | 71 | MURO | 21 | MURO-21-7 | 2026-10-22 | NUEVO | 2026-10-22 | 13.86 | -6.1
VIALE 26 | M-T1 102 |  | Concreto | Muros P14 T1 (ejes 06-07 entre A-J) | 2026-06-18 | 6/25/2026 12:00:00 AM |  | 7 | 21 | 16.9 | 80 | MURO | 21 | MURO-21-7 | 2026-10-22 | NUEVO | 2026-10-22 | 13.86 | -4.1
VIALE 26 | M-T1 102 |  | Concreto | Muros P14 T1 (ejes 06-07 entre A-J) | 2026-06-18 | 6/25/2026 12:00:00 AM |  | 7 | 21 | 16.5 | 78 | MURO | 21 | MURO-21-7 | 2026-10-22 | NUEVO | 2026-10-22 | 13.86 | -4.5
VIALE 26 | M-T1 102 |  | Concreto | Muros P14 T1 (ejes 06-07 entre A-J) | 2026-06-18 | 6/23/2026 12:00:00 AM |  | 5 | 21 | 13.8 | 66 | MURO | 21 | MURO-21-5 | 2026-10-22 | NUEVO | 2026-10-22 | 11.65 | -7.2
VIALE 26 | M-T1 102 |  | Concreto | Muros P14 T1 (ejes 06-07 entre A-J) | 2026-06-18 | 6/23/2026 12:00:00 AM |  | 5 | 21 | 15 | 71 | MURO | 21 | MURO-21-5 | 2026-10-22 | NUEVO | 2026-10-22 | 11.65 | -6
VIALE 26 | M-T1 102 |  | Concreto | Muros P14 T1 (ejes 06-07 entre A-J) | 2026-06-18 | 6/23/2026 12:00:00 AM |  | 5 | 21 | 14.6 | 70 | MURO | 21 | MURO-21-5 | 2026-10-22 | NUEVO | 2026-10-22 | 11.65 | -6.4
VIALE 26 | P-T1 81 |  | Concreto | Placa cubierta T1 T1 (ejes 15-11 entre A-J) | 2026-06-17 | 7/15/2026 12:00:00 AM |  | 28 | 21 | 33.2 | 158 | PLACA | 21 | PLACA-21-28 | 2026-10-22 | NUEVO | 2026-10-22 | 21 | 12.2
VIALE 26 | P-T1 81 |  | Concreto | Placa cubierta T1 T1 (ejes 15-11 entre A-J) | 2026-06-17 | 7/15/2026 12:00:00 AM |  | 28 | 21 | 33.6 | 160 | PLACA | 21 | PLACA-21-28 | 2026-10-22 | NUEVO | 2026-10-22 | 21 | 12.6
VIALE 26 | P-T1 81 |  | Concreto | Placa cubierta T1 T1 (ejes 15-11 entre A-J) | 2026-06-17 | 7/15/2026 12:00:00 AM |  | 28 | 21 | 33.9 | 161 | PLACA | 21 | PLACA-21-28 | 2026-10-22 | NUEVO | 2026-10-22 | 21 | 12.9
VIALE 26 | P-T1 81 |  | Concreto | Placa cubierta T1 T1 (ejes 15-11 entre A-J) | 2026-06-17 | 6/24/2026 12:00:00 AM |  | 7 | 21 | 25.4 | 121 | PLACA | 21 | PLACA-21-7 | 2026-10-22 | NUEVO | 2026-10-22 | 13.86 | 4.4
VIALE 26 | P-T1 81 |  | Concreto | Placa cubierta T1 T1 (ejes 15-11 entre A-J) | 2026-06-17 | 6/24/2026 12:00:00 AM |  | 7 | 21 | 24.8 | 118 | PLACA | 21 | PLACA-21-7 | 2026-10-22 | NUEVO | 2026-10-22 | 13.86 | 3.8
VIALE 26 | P-T1 81 |  | Concreto | Placa cubierta T1 T1 (ejes 15-11 entre A-J) | 2026-06-17 | 6/24/2026 12:00:00 AM |  | 7 | 21 | 24.2 | 115 | PLACA | 21 | PLACA-21-7 | 2026-10-22 | NUEVO | 2026-10-22 | 13.86 | 3.2
VIALE 26 | P-T1 81 |  | Concreto | Placa cubierta T1 T1 (ejes 15-11 entre A-J) | 2026-06-17 | 6/23/2026 12:00:00 AM |  | 6 | 21 | 25.4 | 121 | PLACA | 21 | PLACA-21-6 | 2026-10-22 | NUEVO | 2026-10-22 | 12.76 | 4.4
VIALE 26 | P-T1 81 |  | Concreto | Placa cubierta T1 T1 (ejes 15-11 entre A-J) | 2026-06-17 | 6/23/2026 12:00:00 AM |  | 6 | 21 | 27.1 | 129 | PLACA | 21 | PLACA-21-6 | 2026-10-22 | NUEVO | 2026-10-22 | 12.76 | 6.1
VIALE 26 | P-T1 81 |  | Concreto | Placa cubierta T1 T1 (ejes 15-11 entre A-J) | 2026-06-17 | 6/23/2026 12:00:00 AM |  | 6 | 21 | 24.8 | 118 | PLACA | 21 | PLACA-21-6 | 2026-10-22 | NUEVO | 2026-10-22 | 12.76 | 3.8
VIALE 26 | E-T1 03 |  | Concreto | Escalera T1 P12 a P13 | 2026-06-16 | 7/14/2026 12:00:00 AM |  | 28 | 21 | 42.6 | 203 | AUTOCOMPAC | 21 | AUTOCOMPAC-21-28 | 2026-10-22 | NUEVO | 2026-10-22 |  | 21.6
VIALE 26 | E-T1 03 |  | Concreto | Escalera T1 P12 a P13 | 2026-06-16 | 7/14/2026 12:00:00 AM |  | 28 | 21 | 41.4 | 197 | AUTOCOMPAC | 21 | AUTOCOMPAC-21-28 | 2026-10-22 | NUEVO | 2026-10-22 |  | 20.4
VIALE 26 | E-T1 03 |  | Concreto | Escalera T1 P12 a P13 | 2026-06-16 | 7/14/2026 12:00:00 AM |  | 28 | 21 | 24.2 | 115 | AUTOCOMPAC | 21 | AUTOCOMPAC-21-28 | 2026-10-22 | NUEVO | 2026-10-22 |  | 3.2
VIALE 26 | E-T1 03 |  | Concreto | Escalera T1 P12 a P13 | 2026-06-16 | 6/23/2026 12:00:00 AM |  | 7 | 21 | 36.1 | 172 | AUTOCOMPAC | 21 | AUTOCOMPAC-21-7 | 2026-10-22 | NUEVO | 2026-10-22 |  | 15.1
VIALE 26 | E-T1 03 |  | Concreto | Escalera T1 P12 a P13 | 2026-06-16 | 6/23/2026 12:00:00 AM |  | 7 | 21 | 34.5 | 164 | AUTOCOMPAC | 21 | AUTOCOMPAC-21-7 | 2026-10-22 | NUEVO | 2026-10-22 |  | 13.5
VIALE 26 | E-T1 03 |  | Concreto | Escalera T1 P12 a P13 | 2026-06-16 | 6/23/2026 12:00:00 AM |  | 7 | 21 | 37.4 | 178 | AUTOCOMPAC | 21 | AUTOCOMPAC-21-7 | 2026-10-22 | NUEVO | 2026-10-22 |  | 16.4
VIALE 26 | E-T1 03 |  | Concreto | Escalera T1 P12 a P13 | 2026-06-16 | 6/19/2026 12:00:00 AM |  | 3 | 21 | 28.4 | 135 | AUTOCOMPAC | 21 | AUTOCOMPAC-21-3 | 2026-10-22 | NUEVO | 2026-10-22 |  | 7.4
VIALE 26 | E-T1 03 |  | Concreto | Escalera T1 P12 a P13 | 2026-06-16 | 6/19/2026 12:00:00 AM |  | 3 | 21 | 28.8 | 137 | AUTOCOMPAC | 21 | AUTOCOMPAC-21-3 | 2026-10-22 | NUEVO | 2026-10-22 |  | 7.8
VIALE 26 | E-T1 03 |  | Concreto | Escalera T1 P12 a P13 | 2026-06-16 | 6/19/2026 12:00:00 AM |  | 3 | 21 | 25.7 | 122 | AUTOCOMPAC | 21 | AUTOCOMPAC-21-3 | 2026-10-22 | NUEVO | 2026-10-22 |  | 4.7
VIALE 26 | M-T1 101 |  | Concreto | Muros P14 T1 (ejes 08-09 entre A-J) M=09,22,13,23,24 | 2026-06-13 | 7/11/2026 12:00:00 AM |  | 28 | 21 | 36.1 | 172 | MURO | 21 | MURO-21-28 | 2026-10-22 | NUEVO | 2026-10-22 | 21 | 15.1
VIALE 26 | M-T1 101 |  | Concreto | Muros P14 T1 (ejes 08-09 entre A-J) M=09,22,13,23,24 | 2026-06-13 | 7/11/2026 12:00:00 AM |  | 28 | 21 | 33.5 | 159 | MURO | 21 | MURO-21-28 | 2026-10-22 | NUEVO | 2026-10-22 | 21 | 12.5
VIALE 26 | M-T1 101 |  | Concreto | Muros P14 T1 (ejes 08-09 entre A-J) M=09,22,13,23,24 | 2026-06-13 | 7/11/2026 12:00:00 AM |  | 28 | 21 | 35.5 | 169 | MURO | 21 | MURO-21-28 | 2026-10-22 | NUEVO | 2026-10-22 | 21 | 14.5
VIALE 26 | M-T1 101 |  | Concreto | Muros P14 T1 (ejes 08-09 entre A-J) M=09,22,13,23,24 | 2026-06-13 | 6/20/2026 12:00:00 AM |  | 7 | 21 | 24 | 114 | MURO | 21 | MURO-21-7 | 2026-10-22 | NUEVO | 2026-10-22 | 13.86 | 3
VIALE 26 | M-T1 101 |  | Concreto | Muros P14 T1 (ejes 08-09 entre A-J) M=09,22,13,23,24 | 2026-06-13 | 6/20/2026 12:00:00 AM |  | 7 | 21 | 24.6 | 117 | MURO | 21 | MURO-21-7 | 2026-10-22 | NUEVO | 2026-10-22 | 13.86 | 3.6
VIALE 26 | M-T1 101 |  | Concreto | Muros P14 T1 (ejes 08-09 entre A-J) M=09,22,13,23,24 | 2026-06-13 | 6/20/2026 12:00:00 AM |  | 7 | 21 | 25.1 | 120 | MURO | 21 | MURO-21-7 | 2026-10-22 | NUEVO | 2026-10-22 | 13.86 | 4.1
VIALE 26 | M-T1 101 |  | Concreto | Muros P14 T1 (ejes 08-09 entre A-J) M=09,22,13,23,24 | 2026-06-13 | 6/18/2026 12:00:00 AM |  | 5 | 21 | 21.5 | 102 | MURO | 21 | MURO-21-5 | 2026-10-22 | NUEVO | 2026-10-22 | 11.65 | 0.5
VIALE 26 | M-T1 101 |  | Concreto | Muros P14 T1 (ejes 08-09 entre A-J) M=09,22,13,23,24 | 2026-06-13 | 6/18/2026 12:00:00 AM |  | 5 | 21 | 21.2 | 101 | MURO | 21 | MURO-21-5 | 2026-10-22 | NUEVO | 2026-10-22 | 11.65 | 0.2
VIALE 26 | M-T1 101 |  | Concreto | Muros P14 T1 (ejes 08-09 entre A-J) M=09,22,13,23,24 | 2026-06-13 | 6/18/2026 12:00:00 AM |  | 5 | 21 | 20.7 | 98 | MURO | 21 | MURO-21-5 | 2026-10-22 | NUEVO | 2026-10-22 | 11.65 | -0.3
VIALE 26 | M-T1 100 |  | Concreto | Muros P14 T1 (ejes 10-11 entre A-J) M=02,09,22,13,25 | 2026-06-11 | 7/9/2026 12:00:00 AM |  | 28 | 21 | 42.2 | 201 | MURO | 21 | MURO-21-28 | 2026-10-22 | NUEVO | 2026-10-22 | 21 | 21.2
VIALE 26 | M-T1 100 |  | Concreto | Muros P14 T1 (ejes 10-11 entre A-J) M=02,09,22,13,25 | 2026-06-11 | 7/9/2026 12:00:00 AM |  | 28 | 21 | 41.1 | 195 | MURO | 21 | MURO-21-28 | 2026-10-22 | NUEVO | 2026-10-22 | 21 | 20.1
VIALE 26 | M-T1 100 |  | Concreto | Muros P14 T1 (ejes 10-11 entre A-J) M=02,09,22,13,25 | 2026-06-11 | 7/9/2026 12:00:00 AM |  | 28 | 21 | 41.4 | 197 | MURO | 21 | MURO-21-28 | 2026-10-22 | NUEVO | 2026-10-22 | 21 | 20.4
VIALE 26 | M-T1 100 |  | Concreto | Muros P14 T1 (ejes 10-11 entre A-J) M=02,09,22,13,25 | 2026-06-11 | 6/25/2026 12:00:00 AM |  | 14 | 21 | 39.2 | 187 | MURO | 21 | MURO-21-14 | 2026-10-22 | NUEVO | 2026-10-22 | 16.24 | 18.2
VIALE 26 | M-T1 100 |  | Concreto | Muros P14 T1 (ejes 10-11 entre A-J) M=02,09,22,13,25 | 2026-06-11 | 6/25/2026 12:00:00 AM |  | 14 | 21 | 38 | 181 | MURO | 21 | MURO-21-14 | 2026-10-22 | NUEVO | 2026-10-22 | 16.24 | 17
VIALE 26 | M-T1 100 |  | Concreto | Muros P14 T1 (ejes 10-11 entre A-J) M=02,09,22,13,25 | 2026-06-11 | 6/25/2026 12:00:00 AM |  | 14 | 21 | 38.4 | 183 | MURO | 21 | MURO-21-14 | 2026-10-22 | NUEVO | 2026-10-22 | 16.24 | 17.4
VIALE 26 | M-T1 100 |  | Concreto | Muros P14 T1 (ejes 10-11 entre A-J) M=02,09,22,13,25 | 2026-06-11 | 6/18/2026 12:00:00 AM |  | 7 | 21 | 28.9 | 138 | MURO | 21 | MURO-21-7 | 2026-10-22 | NUEVO | 2026-10-22 | 13.86 | 7.9
VIALE 26 | M-T1 100 |  | Concreto | Muros P14 T1 (ejes 10-11 entre A-J) M=02,09,22,13,25 | 2026-06-11 | 6/18/2026 12:00:00 AM |  | 7 | 21 | 34 | 162 | MURO | 21 | MURO-21-7 | 2026-10-22 | NUEVO | 2026-10-22 | 13.86 | 13
VIALE 26 | M-T1 100 |  | Concreto | Muros P14 T1 (ejes 10-11 entre A-J) M=02,09,22,13,25 | 2026-06-11 | 6/18/2026 12:00:00 AM |  | 7 | 21 | 31.6 | 150 | MURO | 21 | MURO-21-7 | 2026-10-22 | NUEVO | 2026-10-22 | 13.86 | 10.6
VIALE 26 | P-T2 76 |  | Concreto | Placa Cubierta escalera T2 | 2026-06-09 | 7/7/2026 12:00:00 AM |  | 28 | 21 | 30.1 | 143 | PLACA | 21 | PLACA-21-28 | 2026-10-22 | NUEVO | 2026-10-22 | 21 | 9.1
VIALE 26 | P-T2 76 |  | Concreto | Placa Cubierta escalera T2 | 2026-06-09 | 7/7/2026 12:00:00 AM |  | 28 | 21 | 28.7 | 136 | PLACA | 21 | PLACA-21-28 | 2026-10-22 | NUEVO | 2026-10-22 | 21 | 7.7
VIALE 26 | P-T2 76 |  | Concreto | Placa Cubierta escalera T2 | 2026-06-09 | 7/7/2026 12:00:00 AM |  | 28 | 21 | 31.1 | 148 | PLACA | 21 | PLACA-21-28 | 2026-10-22 | NUEVO | 2026-10-22 | 21 | 10.1
VIALE 26 | P-T2 76 |  | Concreto | Placa Cubierta escalera T2 | 2026-06-09 | 6/16/2026 12:00:00 AM |  | 7 | 21 | 24.5 | 116 | PLACA | 21 | PLACA-21-7 | 2026-10-22 | NUEVO | 2026-10-22 | 13.86 | 3.5
VIALE 26 | P-T2 76 |  | Concreto | Placa Cubierta escalera T2 | 2026-06-09 | 6/16/2026 12:00:00 AM |  | 7 | 21 | 24.8 | 118 | PLACA | 21 | PLACA-21-7 | 2026-10-22 | NUEVO | 2026-10-22 | 13.86 | 3.8
VIALE 26 | P-T2 76 |  | Concreto | Placa Cubierta escalera T2 | 2026-06-09 | 6/16/2026 12:00:00 AM |  | 7 | 21 | 23.5 | 112 | PLACA | 21 | PLACA-21-7 | 2026-10-22 | NUEVO | 2026-10-22 | 13.86 | 2.5
VIALE 26 | P-T2 76 |  | Concreto | Placa Cubierta escalera T2 | 2026-06-09 | 6/12/2026 12:00:00 AM |  | 3 | 21 | 15.4 | 73 | PLACA | 21 | PLACA-21-3 | 2026-10-22 | NUEVO | 2026-10-22 | 9.45 | -5.6
VIALE 26 | P-T2 76 |  | Concreto | Placa Cubierta escalera T2 | 2026-06-09 | 6/12/2026 12:00:00 AM |  | 3 | 21 | 14.7 | 70 | PLACA | 21 | PLACA-21-3 | 2026-10-22 | NUEVO | 2026-10-22 | 9.45 | -6.3
VIALE 26 | P-T2 76 |  | Concreto | Placa Cubierta escalera T2 | 2026-06-09 | 6/12/2026 12:00:00 AM |  | 3 | 21 | 15.4 | 73 | PLACA | 21 | PLACA-21-3 | 2026-10-22 | NUEVO | 2026-10-22 | 9.45 | -5.6
VIALE 26 | M-T1 99 |  | Concreto | Muros P14 T1 (ejes 12-14 entre A-F) M=0,,02,13,09,22,23,25 | 2026-06-06 | 7/4/2026 12:00:00 AM |  | 28 | 21 | 37.8 | 180 | MURO | 21 | MURO-21-28 | 2026-10-22 | NUEVO | 2026-10-22 | 21 | 16.8
VIALE 26 | M-T1 99 |  | Concreto | Muros P14 T1 (ejes 12-14 entre A-F) M=0,,02,13,09,22,23,25 | 2026-06-06 | 7/4/2026 12:00:00 AM |  | 28 | 21 | 37.3 | 178 | MURO | 21 | MURO-21-28 | 2026-10-22 | NUEVO | 2026-10-22 | 21 | 16.3
VIALE 26 | M-T1 99 |  | Concreto | Muros P14 T1 (ejes 12-14 entre A-F) M=0,,02,13,09,22,23,25 | 2026-06-06 | 7/4/2026 12:00:00 AM |  | 28 | 21 | 36 | 172 | MURO | 21 | MURO-21-28 | 2026-10-22 | NUEVO | 2026-10-22 | 21 | 15
VIALE 26 | M-T1 99 |  | Concreto | Muros P14 T1 (ejes 12-14 entre A-F) M=0,,02,13,09,22,23,25 | 2026-06-06 | 6/13/2026 12:00:00 AM |  | 7 | 21 | 25.3 | 120 | MURO | 21 | MURO-21-7 | 2026-10-22 | NUEVO | 2026-10-22 | 13.86 | 4.3
VIALE 26 | M-T1 99 |  | Concreto | Muros P14 T1 (ejes 12-14 entre A-F) M=0,,02,13,09,22,23,25 | 2026-06-06 | 6/13/2026 12:00:00 AM |  | 7 | 21 | 27.2 | 130 | MURO | 21 | MURO-21-7 | 2026-10-22 | NUEVO | 2026-10-22 | 13.86 | 6.2
VIALE 26 | M-T1 99 |  | Concreto | Muros P14 T1 (ejes 12-14 entre A-F) M=0,,02,13,09,22,23,25 | 2026-06-06 | 6/13/2026 12:00:00 AM |  | 7 | 21 | 25.7 | 122 | MURO | 21 | MURO-21-7 | 2026-10-22 | NUEVO | 2026-10-22 | 13.86 | 4.7
VIALE 26 | M-T1 99 |  | Concreto | Muros P14 T1 (ejes 12-14 entre A-F) M=0,,02,13,09,22,23,25 | 2026-06-06 | 6/12/2026 12:00:00 AM |  | 6 | 21 | 23.4 | 111 | MURO | 21 | MURO-21-6 | 2026-10-22 | NUEVO | 2026-10-22 | 12.76 | 2.4
VIALE 26 | M-T1 99 |  | Concreto | Muros P14 T1 (ejes 12-14 entre A-F) M=0,,02,13,09,22,23,25 | 2026-06-06 | 6/12/2026 12:00:00 AM |  | 6 | 21 | 22 | 105 | MURO | 21 | MURO-21-6 | 2026-10-22 | NUEVO | 2026-10-22 | 12.76 | 1
VIALE 26 | M-T1 99 |  | Concreto | Muros P14 T1 (ejes 12-14 entre A-F) M=0,,02,13,09,22,23,25 | 2026-06-06 | 6/12/2026 12:00:00 AM |  | 6 | 21 | 24.5 | 117 | MURO | 21 | MURO-21-6 | 2026-10-22 | NUEVO | 2026-10-22 | 12.76 | 3.5
VIALE 26 | M-T1 98 |  | Concreto | Muros P14 T1 (ejes 12-15 entre J-G) M=07,04,28,29,31,23,02,13 | 2026-06-04 | 7/2/2026 12:00:00 AM |  | 28 | 21 | 40.5 | 193 | MURO | 21 | MURO-21-28 | 2026-10-22 | NUEVO | 2026-10-22 | 21 | 19.5
VIALE 26 | M-T1 98 |  | Concreto | Muros P14 T1 (ejes 12-15 entre J-G) M=07,04,28,29,31,23,02,13 | 2026-06-04 | 7/2/2026 12:00:00 AM |  | 28 | 21 | 40.3 | 192 | MURO | 21 | MURO-21-28 | 2026-10-22 | NUEVO | 2026-10-22 | 21 | 19.3
VIALE 26 | M-T1 98 |  | Concreto | Muros P14 T1 (ejes 12-15 entre J-G) M=07,04,28,29,31,23,02,13 | 2026-06-04 | 7/2/2026 12:00:00 AM |  | 28 | 21 | 30.5 | 145 | MURO | 21 | MURO-21-28 | 2026-10-22 | NUEVO | 2026-10-22 | 21 | 9.5
VIALE 26 | M-T1 98 |  | Concreto | Muros P14 T1 (ejes 12-15 entre J-G) M=07,04,28,29,31,23,02,13 | 2026-06-04 | 6/11/2026 12:00:00 AM |  | 7 | 21 | 31.8 | 151 | MURO | 21 | MURO-21-7 | 2026-10-22 | NUEVO | 2026-10-22 | 13.86 | 10.8
VIALE 26 | M-T1 98 |  | Concreto | Muros P14 T1 (ejes 12-15 entre J-G) M=07,04,28,29,31,23,02,13 | 2026-06-04 | 6/11/2026 12:00:00 AM |  | 7 | 21 | 32.7 | 156 | MURO | 21 | MURO-21-7 | 2026-10-22 | NUEVO | 2026-10-22 | 13.86 | 11.7
VIALE 26 | M-T1 98 |  | Concreto | Muros P14 T1 (ejes 12-15 entre J-G) M=07,04,28,29,31,23,02,13 | 2026-06-04 | 6/11/2026 12:00:00 AM |  | 7 | 21 | 31.2 | 149 | MURO | 21 | MURO-21-7 | 2026-10-22 | NUEVO | 2026-10-22 | 13.86 | 10.2
VIALE 26 | M-T1 98 |  | Concreto | Muros P14 T1 (ejes 12-15 entre J-G) M=07,04,28,29,31,23,02,13 | 2026-06-04 | 6/7/2026 12:00:00 AM |  | 3 | 21 | 27.2 | 130 | MURO | 21 | MURO-21-3 | 2026-10-22 | NUEVO | 2026-10-22 | 9.45 | 6.2
VIALE 26 | M-T1 98 |  | Concreto | Muros P14 T1 (ejes 12-15 entre J-G) M=07,04,28,29,31,23,02,13 | 2026-06-04 | 6/7/2026 12:00:00 AM |  | 3 | 21 | 25.7 | 122 | MURO | 21 | MURO-21-3 | 2026-10-22 | NUEVO | 2026-10-22 | 9.45 | 4.7
VIALE 26 | M-T1 98 |  | Concreto | Muros P14 T1 (ejes 12-15 entre J-G) M=07,04,28,29,31,23,02,13 | 2026-06-04 | 6/7/2026 12:00:00 AM |  | 3 | 21 | 28.4 | 135 | MURO | 21 | MURO-21-3 | 2026-10-22 | NUEVO | 2026-10-22 | 9.45 | 7.4
VIALE 26 | P-T1 80 |  | Concreto | Placa P14 T1 (ejes 01-04 entre A-J) | 2026-06-04 | 7/2/2026 12:00:00 AM |  | 28 | 21 | 40.3 | 192 | PLACA | 21 | PLACA-21-28 | 2026-10-22 | NUEVO | 2026-10-22 | 21 | 19.3
VIALE 26 | P-T1 80 |  | Concreto | Placa P14 T1 (ejes 01-04 entre A-J) | 2026-06-04 | 7/2/2026 12:00:00 AM |  | 28 | 21 | 39 | 186 | PLACA | 21 | PLACA-21-28 | 2026-10-22 | NUEVO | 2026-10-22 | 21 | 18
VIALE 26 | P-T1 80 |  | Concreto | Placa P14 T1 (ejes 01-04 entre A-J) | 2026-06-04 | 7/2/2026 12:00:00 AM |  | 28 | 21 | 38 | 181 | PLACA | 21 | PLACA-21-28 | 2026-10-22 | NUEVO | 2026-10-22 | 21 | 17
VIALE 26 | P-T1 80 |  | Concreto | Placa P14 T1 (ejes 01-04 entre A-J) | 2026-06-04 | 6/11/2026 12:00:00 AM |  | 7 | 21 | 35 | 167 | PLACA | 21 | PLACA-21-7 | 2026-10-22 | NUEVO | 2026-10-22 | 13.86 | 14
VIALE 26 | P-T1 80 |  | Concreto | Placa P14 T1 (ejes 01-04 entre A-J) | 2026-06-04 | 6/11/2026 12:00:00 AM |  | 7 | 21 | 34.1 | 162 | PLACA | 21 | PLACA-21-7 | 2026-10-22 | NUEVO | 2026-10-22 | 13.86 | 13.1
VIALE 26 | P-T1 80 |  | Concreto | Placa P14 T1 (ejes 01-04 entre A-J) | 2026-06-04 | 6/11/2026 12:00:00 AM |  | 7 | 21 | 34.3 | 164 | PLACA | 21 | PLACA-21-7 | 2026-10-22 | NUEVO | 2026-10-22 | 13.86 | 13.3
VIALE 26 | P-T1 80 |  | Concreto | Placa P14 T1 (ejes 01-04 entre A-J) | 2026-06-04 | 6/7/2026 12:00:00 AM |  | 3 | 21 | 27.7 | 132 | PLACA | 21 | PLACA-21-3 | 2026-10-22 | NUEVO | 2026-10-22 | 9.45 | 6.7
VIALE 26 | P-T1 80 |  | Concreto | Placa P14 T1 (ejes 01-04 entre A-J) | 2026-06-04 | 6/7/2026 12:00:00 AM |  | 3 | 21 | 28 | 133 | PLACA | 21 | PLACA-21-3 | 2026-10-22 | NUEVO | 2026-10-22 | 9.45 | 7
VIALE 26 | P-T1 80 |  | Concreto | Placa P14 T1 (ejes 01-04 entre A-J) | 2026-06-04 | 6/7/2026 12:00:00 AM |  | 3 | 21 | 29.9 | 142 | PLACA | 21 | PLACA-21-3 | 2026-10-22 | NUEVO | 2026-10-22 | 9.45 | 8.9
VIALE 26 | P-T1 79 |  | Concreto | Placa P14 T1 (ejes 04-06 entre A-J) y escalera P11 a P12 | 2026-06-03 | 7/1/2026 12:00:00 AM |  | 28 | 21 | 47.5 | 226 | PLACA | 21 | PLACA-21-28 | 2026-10-22 | NUEVO | 2026-10-22 | 21 | 26.5
VIALE 26 | P-T1 79 |  | Concreto | Placa P14 T1 (ejes 04-06 entre A-J) y escalera P11 a P12 | 2026-06-03 | 7/1/2026 12:00:00 AM |  | 28 | 21 | 49.9 | 238 | PLACA | 21 | PLACA-21-28 | 2026-10-22 | NUEVO | 2026-10-22 | 21 | 28.9
VIALE 26 | P-T1 79 |  | Concreto | Placa P14 T1 (ejes 04-06 entre A-J) y escalera P11 a P12 | 2026-06-03 | 7/1/2026 12:00:00 AM |  | 28 | 21 | 51.3 | 244 | PLACA | 21 | PLACA-21-28 | 2026-10-22 | NUEVO | 2026-10-22 | 21 | 30.3
VIALE 26 | P-T1 79 |  | Concreto | Placa P14 T1 (ejes 04-06 entre A-J) y escalera P11 a P12 | 2026-06-03 | 6/10/2026 12:00:00 AM |  | 7 | 21 | 38.8 | 185 | PLACA | 21 | PLACA-21-7 | 2026-10-22 | NUEVO | 2026-10-22 | 13.86 | 17.8
VIALE 26 | P-T1 79 |  | Concreto | Placa P14 T1 (ejes 04-06 entre A-J) y escalera P11 a P12 | 2026-06-03 | 6/10/2026 12:00:00 AM |  | 7 | 21 | 38.4 | 183 | PLACA | 21 | PLACA-21-7 | 2026-10-22 | NUEVO | 2026-10-22 | 13.86 | 17.4
VIALE 26 | P-T1 79 |  | Concreto | Placa P14 T1 (ejes 04-06 entre A-J) y escalera P11 a P12 | 2026-06-03 | 6/10/2026 12:00:00 AM |  | 7 | 21 | 40.2 | 192 | PLACA | 21 | PLACA-21-7 | 2026-10-22 | NUEVO | 2026-10-22 | 13.86 | 19.2
VIALE 26 | P-T1 79 |  | Concreto | Placa P14 T1 (ejes 04-06 entre A-J) y escalera P11 a P12 | 2026-06-03 | 6/6/2026 12:00:00 AM |  | 3 | 21 | 31.5 | 150 | PLACA | 21 | PLACA-21-3 | 2026-10-22 | NUEVO | 2026-10-22 | 9.45 | 10.5
VIALE 26 | P-T1 79 |  | Concreto | Placa P14 T1 (ejes 04-06 entre A-J) y escalera P11 a P12 | 2026-06-03 | 6/6/2026 12:00:00 AM |  | 3 | 21 | 28.5 | 136 | PLACA | 21 | PLACA-21-3 | 2026-10-22 | NUEVO | 2026-10-22 | 9.45 | 7.5
VIALE 26 | P-T1 79 |  | Concreto | Placa P14 T1 (ejes 04-06 entre A-J) y escalera P11 a P12 | 2026-06-03 | 6/6/2026 12:00:00 AM |  | 3 | 21 | 34.4 | 164 | PLACA | 21 | PLACA-21-3 | 2026-10-22 | NUEVO | 2026-10-22 | 9.45 | 13.4
VIALE 26 | M-T2 102 |  | Concreto | Muros Cubierta T2 (ejes 1-3 ascensores y ductos tramo superior / pórtico costado norte hasta viga intermedia) | 2026-06-02 | 6/30/2026 12:00:00 AM |  | 28 | 21 | 30.7 | 146 | MURO | 21 | MURO-21-28 | 2026-10-22 | NUEVO | 2026-10-22 | 21 | 9.7
VIALE 26 | M-T2 102 |  | Concreto | Muros Cubierta T2 (ejes 1-3 ascensores y ductos tramo superior / pórtico costado norte hasta viga intermedia) | 2026-06-02 | 6/30/2026 12:00:00 AM |  | 28 | 21 | 29.1 | 138 | MURO | 21 | MURO-21-28 | 2026-10-22 | NUEVO | 2026-10-22 | 21 | 8.1
VIALE 26 | M-T2 102 |  | Concreto | Muros Cubierta T2 (ejes 1-3 ascensores y ductos tramo superior / pórtico costado norte hasta viga intermedia) | 2026-06-02 | 6/30/2026 12:00:00 AM |  | 28 | 21 | 30.5 | 145 | MURO | 21 | MURO-21-28 | 2026-10-22 | NUEVO | 2026-10-22 | 21 | 9.5
VIALE 26 | M-T2 102 |  | Concreto | Muros Cubierta T2 (ejes 1-3 ascensores y ductos tramo superior / pórtico costado norte hasta viga intermedia) | 2026-06-02 | 6/9/2026 12:00:00 AM |  | 7 | 21 | 24.3 | 116 | MURO | 21 | MURO-21-7 | 2026-10-22 | NUEVO | 2026-10-22 | 13.86 | 3.3
VIALE 26 | M-T2 102 |  | Concreto | Muros Cubierta T2 (ejes 1-3 ascensores y ductos tramo superior / pórtico costado norte hasta viga intermedia) | 2026-06-02 | 6/9/2026 12:00:00 AM |  | 7 | 21 | 23.2 | 110 | MURO | 21 | MURO-21-7 | 2026-10-22 | NUEVO | 2026-10-22 | 13.86 | 2.2
VIALE 26 | M-T2 102 |  | Concreto | Muros Cubierta T2 (ejes 1-3 ascensores y ductos tramo superior / pórtico costado norte hasta viga intermedia) | 2026-06-02 | 6/9/2026 12:00:00 AM |  | 7 | 21 | 22.4 | 106 | MURO | 21 | MURO-21-7 | 2026-10-22 | NUEVO | 2026-10-22 | 13.86 | 1.4
VIALE 26 | M-T2 102 |  | Concreto | Muros Cubierta T2 (ejes 1-3 ascensores y ductos tramo superior / pórtico costado norte hasta viga intermedia) | 2026-06-02 | 6/6/2026 12:00:00 AM |  | 4 | 21 | 21 | 100 | MURO | 21 | MURO-21-4 | 2026-10-22 | NUEVO | 2026-10-22 | 10.55 | 0
VIALE 26 | M-T2 102 |  | Concreto | Muros Cubierta T2 (ejes 1-3 ascensores y ductos tramo superior / pórtico costado norte hasta viga intermedia) | 2026-06-02 | 6/6/2026 12:00:00 AM |  | 4 | 21 | 20.5 | 98 | MURO | 21 | MURO-21-4 | 2026-10-22 | NUEVO | 2026-10-22 | 10.55 | -0.5
VIALE 26 | M-T2 102 |  | Concreto | Muros Cubierta T2 (ejes 1-3 ascensores y ductos tramo superior / pórtico costado norte hasta viga intermedia) | 2026-06-02 | 6/6/2026 12:00:00 AM |  | 4 | 21 | 21.4 | 102 | MURO | 21 | MURO-21-4 | 2026-10-22 | NUEVO | 2026-10-22 | 10.55 | 0.4
VIALE 26 | P-T1 78 |  | Concreto | Placa P14 T1 (ejes 06-08 entre A-J) | 2026-05-29 | 6/26/2026 12:00:00 AM |  | 28 | 21 | 49.5 | 236 | PLACA | 21 | PLACA-21-28 | 2026-10-22 | NUEVO | 2026-10-22 | 21 | 28.5
VIALE 26 | P-T1 78 |  | Concreto | Placa P14 T1 (ejes 06-08 entre A-J) | 2026-05-29 | 6/26/2026 12:00:00 AM |  | 28 | 21 | 48.2 | 229 | PLACA | 21 | PLACA-21-28 | 2026-10-22 | NUEVO | 2026-10-22 | 21 | 27.2
VIALE 26 | P-T1 78 |  | Concreto | Placa P14 T1 (ejes 06-08 entre A-J) | 2026-05-29 | 6/26/2026 12:00:00 AM |  | 28 | 21 | 47.7 | 227 | PLACA | 21 | PLACA-21-28 | 2026-10-22 | NUEVO | 2026-10-22 | 21 | 26.7
VIALE 26 | P-T1 78 |  | Concreto | Placa P14 T1 (ejes 06-08 entre A-J) | 2026-05-29 | 6/5/2026 12:00:00 AM |  | 7 | 21 | 38.4 | 183 | PLACA | 21 | PLACA-21-7 | 2026-10-22 | NUEVO | 2026-10-22 | 13.86 | 17.4
VIALE 26 | P-T1 78 |  | Concreto | Placa P14 T1 (ejes 06-08 entre A-J) | 2026-05-29 | 6/5/2026 12:00:00 AM |  | 7 | 21 | 40.2 | 191 | PLACA | 21 | PLACA-21-7 | 2026-10-22 | NUEVO | 2026-10-22 | 13.86 | 19.2
VIALE 26 | P-T1 78 |  | Concreto | Placa P14 T1 (ejes 06-08 entre A-J) | 2026-05-29 | 6/5/2026 12:00:00 AM |  | 7 | 21 | 40.2 | 192 | PLACA | 21 | PLACA-21-7 | 2026-10-22 | NUEVO | 2026-10-22 | 13.86 | 19.2
VIALE 26 | P-T1 78 |  | Concreto | Placa P14 T1 (ejes 06-08 entre A-J) | 2026-05-29 | 6/2/2026 12:00:00 AM |  | 4 | 21 | 33.4 | 159 | PLACA | 21 | PLACA-21-4 | 2026-10-22 | NUEVO | 2026-10-22 | 10.55 | 12.4
VIALE 26 | P-T1 78 |  | Concreto | Placa P14 T1 (ejes 06-08 entre A-J) | 2026-05-29 | 6/2/2026 12:00:00 AM |  | 4 | 21 | 33.7 | 160 | PLACA | 21 | PLACA-21-4 | 2026-10-22 | NUEVO | 2026-10-22 | 10.55 | 12.7
VIALE 26 | P-T1 78 |  | Concreto | Placa P14 T1 (ejes 06-08 entre A-J) | 2026-05-29 | 6/2/2026 12:00:00 AM |  | 4 | 21 | 31.5 | 150 | PLACA | 21 | PLACA-21-4 | 2026-10-22 | NUEVO | 2026-10-22 | 10.55 | 10.5
VIALE 26 | M-T1 97 |  | Concreto | Muros P13 T1 (ejes 01-02 entre A-J) M=01,18,20,17,05,16,11,14 | 2026-05-28 | 6/25/2026 12:00:00 AM |  | 28 | 21 | 53.1 | 253 | MURO | 21 | MURO-21-28 | 2026-10-22 | NUEVO | 2026-10-22 | 21 | 32.1
VIALE 26 | M-T1 97 |  | Concreto | Muros P13 T1 (ejes 01-02 entre A-J) M=01,18,20,17,05,16,11,14 | 2026-05-28 | 6/25/2026 12:00:00 AM |  | 28 | 21 | 57 | 272 | MURO | 21 | MURO-21-28 | 2026-10-22 | NUEVO | 2026-10-22 | 21 | 36
VIALE 26 | M-T1 97 |  | Concreto | Muros P13 T1 (ejes 01-02 entre A-J) M=01,18,20,17,05,16,11,14 | 2026-05-28 | 6/25/2026 12:00:00 AM |  | 28 | 21 | 53.4 | 254 | MURO | 21 | MURO-21-28 | 2026-10-22 | NUEVO | 2026-10-22 | 21 | 32.4
VIALE 26 | M-T1 97 |  | Concreto | Muros P13 T1 (ejes 01-02 entre A-J) M=01,18,20,17,05,16,11,14 | 2026-05-28 | 6/4/2026 12:00:00 AM |  | 7 | 21 | 41.2 | 196 | MURO | 21 | MURO-21-7 | 2026-10-22 | NUEVO | 2026-10-22 | 13.86 | 20.2
VIALE 26 | M-T1 97 |  | Concreto | Muros P13 T1 (ejes 01-02 entre A-J) M=01,18,20,17,05,16,11,14 | 2026-05-28 | 6/4/2026 12:00:00 AM |  | 7 | 21 | 38.3 | 182 | MURO | 21 | MURO-21-7 | 2026-10-22 | NUEVO | 2026-10-22 | 13.86 | 17.3
VIALE 26 | M-T1 97 |  | Concreto | Muros P13 T1 (ejes 01-02 entre A-J) M=01,18,20,17,05,16,11,14 | 2026-05-28 | 6/4/2026 12:00:00 AM |  | 7 | 21 | 38.1 | 181 | MURO | 21 | MURO-21-7 | 2026-10-22 | NUEVO | 2026-10-22 | 13.86 | 17.1
VIALE 26 | M-T1 97 |  | Concreto | Muros P13 T1 (ejes 01-02 entre A-J) M=01,18,20,17,05,16,11,14 | 2026-05-28 | 6/2/2026 12:00:00 AM |  | 5 | 21 | 40.6 | 193 | MURO | 21 | MURO-21-5 | 2026-10-22 | NUEVO | 2026-10-22 | 11.65 | 19.6
VIALE 26 | M-T1 97 |  | Concreto | Muros P13 T1 (ejes 01-02 entre A-J) M=01,18,20,17,05,16,11,14 | 2026-05-28 | 6/2/2026 12:00:00 AM |  | 5 | 21 | 36.8 | 175 | MURO | 21 | MURO-21-5 | 2026-10-22 | NUEVO | 2026-10-22 | 11.65 | 15.8
VIALE 26 | M-T1 97 |  | Concreto | Muros P13 T1 (ejes 01-02 entre A-J) M=01,18,20,17,05,16,11,14 | 2026-05-28 | 6/2/2026 12:00:00 AM |  | 5 | 21 | 37.2 | 177 | MURO | 21 | MURO-21-5 | 2026-10-22 | NUEVO | 2026-10-22 | 11.65 | 16.2
VIALE 26 | P-T1 77 |  | Concreto | Placa P14 T1 (ejes 08-10 entre A-J) | 2026-05-28 | 6/25/2026 12:00:00 AM |  | 28 | 21 | 53.2 | 253 | PLACA | 21 | PLACA-21-28 | 2026-10-22 | NUEVO | 2026-10-22 | 21 | 32.2
VIALE 26 | P-T1 77 |  | Concreto | Placa P14 T1 (ejes 08-10 entre A-J) | 2026-05-28 | 6/25/2026 12:00:00 AM |  | 28 | 21 | 57.7 | 275 | PLACA | 21 | PLACA-21-28 | 2026-10-22 | NUEVO | 2026-10-22 | 21 | 36.7
VIALE 26 | P-T1 77 |  | Concreto | Placa P14 T1 (ejes 08-10 entre A-J) | 2026-05-28 | 6/25/2026 12:00:00 AM |  | 28 | 21 | 56.7 | 270 | PLACA | 21 | PLACA-21-28 | 2026-10-22 | NUEVO | 2026-10-22 | 21 | 35.7
VIALE 26 | P-T1 77 |  | Concreto | Placa P14 T1 (ejes 08-10 entre A-J) | 2026-05-28 | 6/4/2026 12:00:00 AM |  | 7 | 21 | 43.3 | 206 | PLACA | 21 | PLACA-21-7 | 2026-10-22 | NUEVO | 2026-10-22 | 13.86 | 22.3
VIALE 26 | P-T1 77 |  | Concreto | Placa P14 T1 (ejes 08-10 entre A-J) | 2026-05-28 | 6/4/2026 12:00:00 AM |  | 7 | 21 | 41.2 | 196 | PLACA | 21 | PLACA-21-7 | 2026-10-22 | NUEVO | 2026-10-22 | 13.86 | 20.2
VIALE 26 | P-T1 77 |  | Concreto | Placa P14 T1 (ejes 08-10 entre A-J) | 2026-05-28 | 6/4/2026 12:00:00 AM |  | 7 | 21 | 42 | 200 | PLACA | 21 | PLACA-21-7 | 2026-10-22 | NUEVO | 2026-10-22 | 13.86 | 21
VIALE 26 | P-T1 77 |  | Concreto | Placa P14 T1 (ejes 08-10 entre A-J) | 2026-05-28 | 6/2/2026 12:00:00 AM |  | 5 | 21 | 39 | 186 | PLACA | 21 | PLACA-21-5 | 2026-10-22 | NUEVO | 2026-10-22 | 11.65 | 18
VIALE 26 | P-T1 77 |  | Concreto | Placa P14 T1 (ejes 08-10 entre A-J) | 2026-05-28 | 6/2/2026 12:00:00 AM |  | 5 | 21 | 37.5 | 179 | PLACA | 21 | PLACA-21-5 | 2026-10-22 | NUEVO | 2026-10-22 | 11.65 | 16.5
VIALE 26 | P-T1 77 |  | Concreto | Placa P14 T1 (ejes 08-10 entre A-J) | 2026-05-28 | 6/2/2026 12:00:00 AM |  | 5 | 21 | 36.9 | 176 | PLACA | 21 | PLACA-21-5 | 2026-10-22 | NUEVO | 2026-10-22 | 11.65 | 15.9
VIALE 26 | M-T1 96 |  | Concreto | Muros P13 T1 (ejes 03-04 entre A-J) M=02,08,21,13,23,24 | 2026-05-27 | 6/24/2026 12:00:00 AM |  | 28 | 21 | 37.9 | 181 | MURO | 21 | MURO-21-28 | 2026-10-22 | NUEVO | 2026-10-22 | 21 | 16.9
VIALE 26 | M-T1 96 |  | Concreto | Muros P13 T1 (ejes 03-04 entre A-J) M=02,08,21,13,23,24 | 2026-05-27 | 6/24/2026 12:00:00 AM |  | 28 | 21 | 40.4 | 192 | MURO | 21 | MURO-21-28 | 2026-10-22 | NUEVO | 2026-10-22 | 21 | 19.4
VIALE 26 | M-T1 96 |  | Concreto | Muros P13 T1 (ejes 03-04 entre A-J) M=02,08,21,13,23,24 | 2026-05-27 | 6/24/2026 12:00:00 AM |  | 28 | 21 | 36 | 172 | MURO | 21 | MURO-21-28 | 2026-10-22 | NUEVO | 2026-10-22 | 21 | 15
VIALE 26 | M-T1 96 |  | Concreto | Muros P13 T1 (ejes 03-04 entre A-J) M=02,08,21,13,23,24 | 2026-05-27 | 6/3/2026 12:00:00 AM |  | 7 | 21 | 27.6 | 131 | MURO | 21 | MURO-21-7 | 2026-10-22 | NUEVO | 2026-10-22 | 13.86 | 6.6
VIALE 26 | M-T1 96 |  | Concreto | Muros P13 T1 (ejes 03-04 entre A-J) M=02,08,21,13,23,24 | 2026-05-27 | 6/3/2026 12:00:00 AM |  | 7 | 21 | 28 | 134 | MURO | 21 | MURO-21-7 | 2026-10-22 | NUEVO | 2026-10-22 | 13.86 | 7
VIALE 26 | M-T1 96 |  | Concreto | Muros P13 T1 (ejes 03-04 entre A-J) M=02,08,21,13,23,24 | 2026-05-27 | 6/3/2026 12:00:00 AM |  | 7 | 21 | 30.9 | 147 | MURO | 21 | MURO-21-7 | 2026-10-22 | NUEVO | 2026-10-22 | 13.86 | 9.9
VIALE 26 | M-T1 96 |  | Concreto | Muros P13 T1 (ejes 03-04 entre A-J) M=02,08,21,13,23,24 | 2026-05-27 | 5/30/2026 12:00:00 AM |  | 3 | 21 | 23.4 | 112 | MURO | 21 | MURO-21-3 | 2026-10-22 | NUEVO | 2026-10-22 | 9.45 | 2.4
VIALE 26 | M-T1 96 |  | Concreto | Muros P13 T1 (ejes 03-04 entre A-J) M=02,08,21,13,23,24 | 2026-05-27 | 5/30/2026 12:00:00 AM |  | 3 | 21 | 21.8 | 104 | MURO | 21 | MURO-21-3 | 2026-10-22 | NUEVO | 2026-10-22 | 9.45 | 0.8
VIALE 26 | M-T1 96 |  | Concreto | Muros P13 T1 (ejes 03-04 entre A-J) M=02,08,21,13,23,24 | 2026-05-27 | 5/30/2026 12:00:00 AM |  | 3 | 21 | 23.9 | 114 | MURO | 21 | MURO-21-3 | 2026-10-22 | NUEVO | 2026-10-22 | 9.45 | 2.9
VIALE 26 | P-T1 76 |  | Concreto | Placa P14 T1 (ejes 10-12 entre A-J) | 2026-05-27 | 6/24/2026 12:00:00 AM |  | 28 | 21 | 26.3 | 125 | PLACA | 21 | PLACA-21-28 | 2026-10-22 | NUEVO | 2026-10-22 | 21 | 5.3
VIALE 26 | P-T1 76 |  | Concreto | Placa P14 T1 (ejes 10-12 entre A-J) | 2026-05-27 | 6/24/2026 12:00:00 AM |  | 28 | 21 | 42.1 | 200 | PLACA | 21 | PLACA-21-28 | 2026-10-22 | NUEVO | 2026-10-22 | 21 | 21.1
VIALE 26 | P-T1 76 |  | Concreto | Placa P14 T1 (ejes 10-12 entre A-J) | 2026-05-27 | 6/24/2026 12:00:00 AM |  | 28 | 21 | 45.5 | 217 | PLACA | 21 | PLACA-21-28 | 2026-10-22 | NUEVO | 2026-10-22 | 21 | 24.5
VIALE 26 | P-T1 76 |  | Concreto | Placa P14 T1 (ejes 10-12 entre A-J) | 2026-05-27 | 6/3/2026 12:00:00 AM |  | 7 | 21 | 38 | 181 | PLACA | 21 | PLACA-21-7 | 2026-10-22 | NUEVO | 2026-10-22 | 13.86 | 17
VIALE 26 | P-T1 76 |  | Concreto | Placa P14 T1 (ejes 10-12 entre A-J) | 2026-05-27 | 6/3/2026 12:00:00 AM |  | 7 | 21 | 36.4 | 174 | PLACA | 21 | PLACA-21-7 | 2026-10-22 | NUEVO | 2026-10-22 | 13.86 | 15.4
VIALE 26 | P-T1 76 |  | Concreto | Placa P14 T1 (ejes 10-12 entre A-J) | 2026-05-27 | 6/3/2026 12:00:00 AM |  | 7 | 21 | 33.4 | 159 | PLACA | 21 | PLACA-21-7 | 2026-10-22 | NUEVO | 2026-10-22 | 13.86 | 12.4
VIALE 26 | P-T1 76 |  | Concreto | Placa P14 T1 (ejes 10-12 entre A-J) | 2026-05-27 | 5/30/2026 12:00:00 AM |  | 3 | 21 | 31.3 | 149 | PLACA | 21 | PLACA-21-3 | 2026-10-22 | NUEVO | 2026-10-22 | 9.45 | 10.3
VIALE 26 | P-T1 76 |  | Concreto | Placa P14 T1 (ejes 10-12 entre A-J) | 2026-05-27 | 5/30/2026 12:00:00 AM |  | 3 | 21 | 30 | 143 | PLACA | 21 | PLACA-21-3 | 2026-10-22 | NUEVO | 2026-10-22 | 9.45 | 9
VIALE 26 | P-T1 76 |  | Concreto | Placa P14 T1 (ejes 10-12 entre A-J) | 2026-05-27 | 5/30/2026 12:00:00 AM |  | 3 | 21 | 30.6 | 146 | PLACA | 21 | PLACA-21-3 | 2026-10-22 | NUEVO | 2026-10-22 | 9.45 | 9.6
VIALE 26 | M-T1 95 |  | Concreto | Muros P13 T1 (ejes 05-06 entre A-J) M=02,13,09,22,23,24 | 2026-05-26 | 6/23/2026 12:00:00 AM |  | 28 | 21 | 51.5 | 245 | MURO | 21 | MURO-21-28 | 2026-10-22 | NUEVO | 2026-10-22 | 21 | 30.5
VIALE 26 | M-T1 95 |  | Concreto | Muros P13 T1 (ejes 05-06 entre A-J) M=02,13,09,22,23,24 | 2026-05-26 | 6/23/2026 12:00:00 AM |  | 28 | 21 | 52.3 | 249 | MURO | 21 | MURO-21-28 | 2026-10-22 | NUEVO | 2026-10-22 | 21 | 31.3
VIALE 26 | M-T1 95 |  | Concreto | Muros P13 T1 (ejes 05-06 entre A-J) M=02,13,09,22,23,24 | 2026-05-26 | 6/23/2026 12:00:00 AM |  | 28 | 21 | 49.9 | 237 | MURO | 21 | MURO-21-28 | 2026-10-22 | NUEVO | 2026-10-22 | 21 | 28.9
VIALE 26 | M-T1 95 |  | Concreto | Muros P13 T1 (ejes 05-06 entre A-J) M=02,13,09,22,23,24 | 2026-05-26 | 6/2/2026 12:00:00 AM |  | 7 | 21 | 34.6 | 165 | MURO | 21 | MURO-21-7 | 2026-10-22 | NUEVO | 2026-10-22 | 13.86 | 13.6
VIALE 26 | M-T1 95 |  | Concreto | Muros P13 T1 (ejes 05-06 entre A-J) M=02,13,09,22,23,24 | 2026-05-26 | 6/2/2026 12:00:00 AM |  | 7 | 21 | 35.7 | 170 | MURO | 21 | MURO-21-7 | 2026-10-22 | NUEVO | 2026-10-22 | 13.86 | 14.7
VIALE 26 | M-T1 95 |  | Concreto | Muros P13 T1 (ejes 05-06 entre A-J) M=02,13,09,22,23,24 | 2026-05-26 | 6/2/2026 12:00:00 AM |  | 7 | 21 | 40.2 | 192 | MURO | 21 | MURO-21-7 | 2026-10-22 | NUEVO | 2026-10-22 | 13.86 | 19.2
VIALE 26 | M-T1 95 |  | Concreto | Muros P13 T1 (ejes 05-06 entre A-J) M=02,13,09,22,23,24 | 2026-05-26 | 5/29/2026 12:00:00 AM |  | 3 | 21 | 28.4 | 135 | MURO | 21 | MURO-21-3 | 2026-10-22 | NUEVO | 2026-10-22 | 9.45 | 7.4
VIALE 26 | M-T1 95 |  | Concreto | Muros P13 T1 (ejes 05-06 entre A-J) M=02,13,09,22,23,24 | 2026-05-26 | 5/29/2026 12:00:00 AM |  | 3 | 21 | 25.9 | 123 | MURO | 21 | MURO-21-3 | 2026-10-22 | NUEVO | 2026-10-22 | 9.45 | 4.9
VIALE 26 | M-T1 95 |  | Concreto | Muros P13 T1 (ejes 05-06 entre A-J) M=02,13,09,22,23,24 | 2026-05-26 | 5/29/2026 12:00:00 AM |  | 3 | 21 | 30.8 | 146 | MURO | 21 | MURO-21-3 | 2026-10-22 | NUEVO | 2026-10-22 | 9.45 | 9.8
VIALE 26 | M-T1 94 |  | Concreto | Muros P13 T1 (ejes 07-08 entre A-F) M=02,13,09,22,23,24 | 2026-05-25 | 6/22/2026 12:00:00 AM |  | 28 | 21 | 39.2 | 186 | MURO | 21 | MURO-21-28 | 2026-10-22 | NUEVO | 2026-10-22 | 21 | 18.2
VIALE 26 | M-T1 94 |  | Concreto | Muros P13 T1 (ejes 07-08 entre A-F) M=02,13,09,22,23,24 | 2026-05-25 | 6/22/2026 12:00:00 AM |  | 28 | 21 | 40.6 | 193 | MURO | 21 | MURO-21-28 | 2026-10-22 | NUEVO | 2026-10-22 | 21 | 19.6
VIALE 26 | M-T1 94 |  | Concreto | Muros P13 T1 (ejes 07-08 entre A-F) M=02,13,09,22,23,24 | 2026-05-25 | 6/22/2026 12:00:00 AM |  | 28 | 21 | 40.3 | 192 | MURO | 21 | MURO-21-28 | 2026-10-22 | NUEVO | 2026-10-22 | 21 | 19.3
VIALE 26 | M-T1 94 |  | Concreto | Muros P13 T1 (ejes 07-08 entre A-F) M=02,13,09,22,23,24 | 2026-05-25 | 6/1/2026 12:00:00 AM |  | 7 | 21 | 25.7 | 122 | MURO | 21 | MURO-21-7 | 2026-10-22 | NUEVO | 2026-10-22 | 13.86 | 4.7
VIALE 26 | M-T1 94 |  | Concreto | Muros P13 T1 (ejes 07-08 entre A-F) M=02,13,09,22,23,24 | 2026-05-25 | 6/1/2026 12:00:00 AM |  | 7 | 21 | 31.2 | 149 | MURO | 21 | MURO-21-7 | 2026-10-22 | NUEVO | 2026-10-22 | 13.86 | 10.2
VIALE 26 | M-T1 94 |  | Concreto | Muros P13 T1 (ejes 07-08 entre A-F) M=02,13,09,22,23,24 | 2026-05-25 | 6/1/2026 12:00:00 AM |  | 7 | 21 | 27.5 | 131 | MURO | 21 | MURO-21-7 | 2026-10-22 | NUEVO | 2026-10-22 | 13.86 | 6.5
VIALE 26 | M-T1 94 |  | Concreto | Muros P13 T1 (ejes 07-08 entre A-F) M=02,13,09,22,23,24 | 2026-05-25 | 5/28/2026 12:00:00 AM |  | 3 | 21 | 23.5 | 112 | MURO | 21 | MURO-21-3 | 2026-10-22 | NUEVO | 2026-10-22 | 9.45 | 2.5
VIALE 26 | M-T1 94 |  | Concreto | Muros P13 T1 (ejes 07-08 entre A-F) M=02,13,09,22,23,24 | 2026-05-25 | 5/28/2026 12:00:00 AM |  | 3 | 21 | 35.6 | 169 | MURO | 21 | MURO-21-3 | 2026-10-22 | NUEVO | 2026-10-22 | 9.45 | 14.6
VIALE 26 | M-T1 94 |  | Concreto | Muros P13 T1 (ejes 07-08 entre A-F) M=02,13,09,22,23,24 | 2026-05-25 | 5/28/2026 12:00:00 AM |  | 3 | 21 | 25.6 | 122 | MURO | 21 | MURO-21-3 | 2026-10-22 | NUEVO | 2026-10-22 | 9.45 | 4.6
VIALE 26 | P-T1 75 |  | Concreto | Placa T1 P14 (ejes 12-15 entre A-J) | 2026-05-25 | 6/22/2026 12:00:00 AM |  | 28 | 21 | 51.6 | 246 | PLACA | 21 | PLACA-21-28 | 2026-10-22 | NUEVO | 2026-10-22 | 21 | 30.6
VIALE 26 | P-T1 75 |  | Concreto | Placa T1 P14 (ejes 12-15 entre A-J) | 2026-05-25 | 6/22/2026 12:00:00 AM |  | 28 | 21 | 43.7 | 208 | PLACA | 21 | PLACA-21-28 | 2026-10-22 | NUEVO | 2026-10-22 | 21 | 22.7
VIALE 26 | P-T1 75 |  | Concreto | Placa T1 P14 (ejes 12-15 entre A-J) | 2026-05-25 | 6/22/2026 12:00:00 AM |  | 28 | 21 | 47.4 | 226 | PLACA | 21 | PLACA-21-28 | 2026-10-22 | NUEVO | 2026-10-22 | 21 | 26.4
VIALE 26 | P-T1 75 |  | Concreto | Placa T1 P14 (ejes 12-15 entre A-J) | 2026-05-25 | 6/1/2026 12:00:00 AM |  | 7 | 21 | 45.7 | 218 | PLACA | 21 | PLACA-21-7 | 2026-10-22 | NUEVO | 2026-10-22 | 13.86 | 24.7
VIALE 26 | P-T1 75 |  | Concreto | Placa T1 P14 (ejes 12-15 entre A-J) | 2026-05-25 | 6/1/2026 12:00:00 AM |  | 7 | 21 | 45.1 | 214 | PLACA | 21 | PLACA-21-7 | 2026-10-22 | NUEVO | 2026-10-22 | 13.86 | 24.1
VIALE 26 | P-T1 75 |  | Concreto | Placa T1 P14 (ejes 12-15 entre A-J) | 2026-05-25 | 6/1/2026 12:00:00 AM |  | 7 | 21 | 37.9 | 180 | PLACA | 21 | PLACA-21-7 | 2026-10-22 | NUEVO | 2026-10-22 | 13.86 | 16.9
VIALE 26 | P-T1 75 |  | Concreto | Placa T1 P14 (ejes 12-15 entre A-J) | 2026-05-25 | 5/28/2026 12:00:00 AM |  | 3 | 21 | 35.4 | 168 | PLACA | 21 | PLACA-21-3 | 2026-10-22 | NUEVO | 2026-10-22 | 9.45 | 14.4
VIALE 26 | P-T1 75 |  | Concreto | Placa T1 P14 (ejes 12-15 entre A-J) | 2026-05-25 | 5/28/2026 12:00:00 AM |  | 3 | 21 | 35.8 | 171 | PLACA | 21 | PLACA-21-3 | 2026-10-22 | NUEVO | 2026-10-22 | 9.45 | 14.8
VIALE 26 | P-T1 75 |  | Concreto | Placa T1 P14 (ejes 12-15 entre A-J) | 2026-05-25 | 5/28/2026 12:00:00 AM |  | 3 | 21 | 34.1 | 162 | PLACA | 21 | PLACA-21-3 | 2026-10-22 | NUEVO | 2026-10-22 | 9.45 | 13.1
VIALE 26 | M-T1 93 |  | Concreto | Muros P13 T1 (ejes 08-09 entre J-G) M=02,13,09,22,23,24 | 2026-05-23 | 6/20/2026 12:00:00 AM |  | 28 | 21 | 43.7 | 208 | MURO | 21 | MURO-21-28 | 2026-10-22 | NUEVO | 2026-10-22 | 21 | 22.7
VIALE 26 | M-T1 93 |  | Concreto | Muros P13 T1 (ejes 08-09 entre J-G) M=02,13,09,22,23,24 | 2026-05-23 | 6/20/2026 12:00:00 AM |  | 28 | 21 | 38.3 | 182 | MURO | 21 | MURO-21-28 | 2026-10-22 | NUEVO | 2026-10-22 | 21 | 17.3
VIALE 26 | M-T1 93 |  | Concreto | Muros P13 T1 (ejes 08-09 entre J-G) M=02,13,09,22,23,24 | 2026-05-23 | 6/20/2026 12:00:00 AM |  | 28 | 21 | 44 | 209 | MURO | 21 | MURO-21-28 | 2026-10-22 | NUEVO | 2026-10-22 | 21 | 23
VIALE 26 | M-T1 93 |  | Concreto | Muros P13 T1 (ejes 08-09 entre J-G) M=02,13,09,22,23,24 | 2026-05-23 | 5/30/2026 12:00:00 AM |  | 7 | 21 | 32.8 | 156 | MURO | 21 | MURO-21-7 | 2026-10-22 | NUEVO | 2026-10-22 | 13.86 | 11.8
VIALE 26 | M-T1 93 |  | Concreto | Muros P13 T1 (ejes 08-09 entre J-G) M=02,13,09,22,23,24 | 2026-05-23 | 5/30/2026 12:00:00 AM |  | 7 | 21 | 35.7 | 170 | MURO | 21 | MURO-21-7 | 2026-10-22 | NUEVO | 2026-10-22 | 13.86 | 14.7
VIALE 26 | M-T1 93 |  | Concreto | Muros P13 T1 (ejes 08-09 entre J-G) M=02,13,09,22,23,24 | 2026-05-23 | 5/30/2026 12:00:00 AM |  | 7 | 21 | 33.4 | 159 | MURO | 21 | MURO-21-7 | 2026-10-22 | NUEVO | 2026-10-22 | 13.86 | 12.4
VIALE 26 | M-T1 93 |  | Concreto | Muros P13 T1 (ejes 08-09 entre J-G) M=02,13,09,22,23,24 | 2026-05-23 | 5/27/2026 12:00:00 AM |  | 4 | 21 | 32.2 | 153 | MURO | 21 | MURO-21-4 | 2026-10-22 | NUEVO | 2026-10-22 | 10.55 | 11.2
VIALE 26 | M-T1 93 |  | Concreto | Muros P13 T1 (ejes 08-09 entre J-G) M=02,13,09,22,23,24 | 2026-05-23 | 5/27/2026 12:00:00 AM |  | 4 | 21 | 29.1 | 138 | MURO | 21 | MURO-21-4 | 2026-10-22 | NUEVO | 2026-10-22 | 10.55 | 8.1
VIALE 26 | M-T1 93 |  | Concreto | Muros P13 T1 (ejes 08-09 entre J-G) M=02,13,09,22,23,24 | 2026-05-23 | 5/27/2026 12:00:00 AM |  | 4 | 21 | 30.3 | 144 | MURO | 21 | MURO-21-4 | 2026-10-22 | NUEVO | 2026-10-22 | 10.55 | 9.3
VIALE 26 | M-T2 101 |  | Concreto | Muros cubierta T2 / ascensores M=02,04,25,26 | 2026-05-23 | 7/18/2026 12:00:00 AM |  | 56 | 21 | 23 | 110 | MURO | 21 | MURO-21-56 | 2026-10-22 | NUEVO | 2026-10-22 | 21 | 2
VIALE 26 | M-T2 101 |  | Concreto | Muros cubierta T2 / ascensores M=02,04,25,26 | 2026-05-23 | 7/18/2026 12:00:00 AM |  | 56 | 21 | 95 | 452 | MURO | 21 | MURO-21-56 | 2026-10-22 | NUEVO | 2026-10-22 | 21 | 74
VIALE 26 | M-T2 101 |  | Concreto | Muros cubierta T2 / ascensores M=02,04,25,26 | 2026-05-23 | 7/18/2026 12:00:00 AM |  | 56 | 21 | 23.3 | 111 | MURO | 21 | MURO-21-56 | 2026-10-22 | NUEVO | 2026-10-22 | 21 | 2.3
VIALE 26 | M-T2 101 |  | Concreto | Muros cubierta T2 / ascensores M=02,04,25,26 | 2026-05-23 | 6/20/2026 12:00:00 AM |  | 28 | 21 | 17.8 | 85 | MURO | 21 | MURO-21-28 | 2026-10-22 | NUEVO | 2026-10-22 | 21 | -3.2
VIALE 26 | M-T2 101 |  | Concreto | Muros cubierta T2 / ascensores M=02,04,25,26 | 2026-05-23 | 6/20/2026 12:00:00 AM |  | 28 | 21 | 20.1 | 96 | MURO | 21 | MURO-21-28 | 2026-10-22 | NUEVO | 2026-10-22 | 21 | -0.9
VIALE 26 | M-T2 101 |  | Concreto | Muros cubierta T2 / ascensores M=02,04,25,26 | 2026-05-23 | 6/20/2026 12:00:00 AM |  | 28 | 21 | 18.3 | 87 | MURO | 21 | MURO-21-28 | 2026-10-22 | NUEVO | 2026-10-22 | 21 | -2.7
VIALE 26 | M-T2 101 |  | Concreto | Muros cubierta T2 / ascensores M=02,04,25,26 | 2026-05-23 | 5/30/2026 12:00:00 AM |  | 7 | 21 | 11.9 | 56 | MURO | 21 | MURO-21-7 | 2026-10-22 | NUEVO | 2026-10-22 | 13.86 | -9.1
VIALE 26 | M-T2 101 |  | Concreto | Muros cubierta T2 / ascensores M=02,04,25,26 | 2026-05-23 | 5/30/2026 12:00:00 AM |  | 7 | 21 | 13.8 | 65 | MURO | 21 | MURO-21-7 | 2026-10-22 | NUEVO | 2026-10-22 | 13.86 | -7.2
VIALE 26 | M-T2 101 |  | Concreto | Muros cubierta T2 / ascensores M=02,04,25,26 | 2026-05-23 | 5/30/2026 12:00:00 AM |  | 7 | 21 | 14.1 | 67 | MURO | 21 | MURO-21-7 | 2026-10-22 | NUEVO | 2026-10-22 | 13.86 | -6.9
VIALE 26 | M-T2 101 |  | Concreto | Muros cubierta T2 / ascensores M=02,04,25,26 | 2026-05-23 | 5/27/2026 12:00:00 AM |  | 4 | 21 | 11.3 | 54 | MURO | 21 | MURO-21-4 | 2026-10-22 | NUEVO | 2026-10-22 | 10.55 | -9.7
VIALE 26 | M-T2 101 |  | Concreto | Muros cubierta T2 / ascensores M=02,04,25,26 | 2026-05-23 | 5/27/2026 12:00:00 AM |  | 4 | 21 | 11.5 | 55 | MURO | 21 | MURO-21-4 | 2026-10-22 | NUEVO | 2026-10-22 | 10.55 | -9.5
VIALE 26 | M-T2 101 |  | Concreto | Muros cubierta T2 / ascensores M=02,04,25,26 | 2026-05-23 | 5/27/2026 12:00:00 AM |  | 4 | 21 | 12.7 | 60 | MURO | 21 | MURO-21-4 | 2026-10-22 | NUEVO | 2026-10-22 | 10.55 | -8.3
VIALE 26 | E-T2 90 |  | Concreto | Escalera T2 (Piso 14 a Cubierta) | 2026-05-21 | 6/18/2026 12:00:00 AM |  | 28 | 21 | 21.3 | 102 | AUTOCOMPAC | 21 | AUTOCOMPAC-21-28 | 2026-10-22 | NUEVO | 2026-10-22 |  | 0.3
VIALE 26 | E-T2 90 |  | Concreto | Escalera T2 (Piso 14 a Cubierta) | 2026-05-21 | 6/18/2026 12:00:00 AM |  | 28 | 21 | 20.3 | 96 | AUTOCOMPAC | 21 | AUTOCOMPAC-21-28 | 2026-10-22 | NUEVO | 2026-10-22 |  | -0.7
VIALE 26 | E-T2 90 |  | Concreto | Escalera T2 (Piso 14 a Cubierta) | 2026-05-21 | 6/18/2026 12:00:00 AM |  | 28 | 21 | 23.8 | 114 | AUTOCOMPAC | 21 | AUTOCOMPAC-21-28 | 2026-10-22 | NUEVO | 2026-10-22 |  | 2.8
VIALE 26 | E-T2 90 |  | Concreto | Escalera T2 (Piso 14 a Cubierta) | 2026-05-21 | 5/28/2026 12:00:00 AM |  | 7 | 21 | 16.5 | 78 | AUTOCOMPAC | 21 | AUTOCOMPAC-21-7 | 2026-10-22 | NUEVO | 2026-10-22 |  | -4.5
VIALE 26 | E-T2 90 |  | Concreto | Escalera T2 (Piso 14 a Cubierta) | 2026-05-21 | 5/28/2026 12:00:00 AM |  | 7 | 21 | 16.3 | 77 | AUTOCOMPAC | 21 | AUTOCOMPAC-21-7 | 2026-10-22 | NUEVO | 2026-10-22 |  | -4.7
VIALE 26 | E-T2 90 |  | Concreto | Escalera T2 (Piso 14 a Cubierta) | 2026-05-21 | 5/28/2026 12:00:00 AM |  | 7 | 21 | 16.3 | 78 | AUTOCOMPAC | 21 | AUTOCOMPAC-21-7 | 2026-10-22 | NUEVO | 2026-10-22 |  | -4.7
VIALE 26 | E-T2 90 |  | Concreto | Escalera T2 (Piso 14 a Cubierta) | 2026-05-21 | 5/26/2026 12:00:00 AM |  | 5 | 21 | 14.4 | 68 | AUTOCOMPAC | 21 | AUTOCOMPAC-21-5 | 2026-10-22 | NUEVO | 2026-10-22 |  | -6.6
VIALE 26 | E-T2 90 |  | Concreto | Escalera T2 (Piso 14 a Cubierta) | 2026-05-21 | 5/26/2026 12:00:00 AM |  | 5 | 21 | 14.6 | 70 | AUTOCOMPAC | 21 | AUTOCOMPAC-21-5 | 2026-10-22 | NUEVO | 2026-10-22 |  | -6.4
VIALE 26 | E-T2 90 |  | Concreto | Escalera T2 (Piso 14 a Cubierta) | 2026-05-21 | 5/26/2026 12:00:00 AM |  | 5 | 21 | 14.7 | 70 | AUTOCOMPAC | 21 | AUTOCOMPAC-21-5 | 2026-10-22 | NUEVO | 2026-10-22 |  | -6.3
VIALE 26 | M-T1 91 |  | Concreto | Muros P13 T1 (ejes 12-14 entre A-F) M=01,25,22,09,23,02,13 | 2026-05-21 | 6/18/2026 12:00:00 AM |  | 28 | 21 | 42.6 | 203 | MURO | 21 | MURO-21-28 | 2026-10-22 | NUEVO | 2026-10-22 | 21 | 21.6
VIALE 26 | M-T1 91 |  | Concreto | Muros P13 T1 (ejes 12-14 entre A-F) M=01,25,22,09,23,02,13 | 2026-05-21 | 6/18/2026 12:00:00 AM |  | 28 | 21 | 49.8 | 237 | MURO | 21 | MURO-21-28 | 2026-10-22 | NUEVO | 2026-10-22 | 21 | 28.8
VIALE 26 | M-T1 91 |  | Concreto | Muros P13 T1 (ejes 12-14 entre A-F) M=01,25,22,09,23,02,13 | 2026-05-21 | 6/18/2026 12:00:00 AM |  | 28 | 21 | 16.6 | 79 | MURO | 21 | MURO-21-28 | 2026-10-22 | NUEVO | 2026-10-22 | 21 | -4.4
VIALE 26 | M-T1 91 |  | Concreto | Muros P13 T1 (ejes 12-14 entre A-F) M=01,25,22,09,23,02,13 | 2026-05-21 | 5/28/2026 12:00:00 AM |  | 7 | 21 | 36.8 | 175 | MURO | 21 | MURO-21-7 | 2026-10-22 | NUEVO | 2026-10-22 | 13.86 | 15.8
VIALE 26 | M-T1 91 |  | Concreto | Muros P13 T1 (ejes 12-14 entre A-F) M=01,25,22,09,23,02,13 | 2026-05-21 | 5/28/2026 12:00:00 AM |  | 7 | 21 | 33 | 157 | MURO | 21 | MURO-21-7 | 2026-10-22 | NUEVO | 2026-10-22 | 13.86 | 12
VIALE 26 | M-T1 91 |  | Concreto | Muros P13 T1 (ejes 12-14 entre A-F) M=01,25,22,09,23,02,13 | 2026-05-21 | 5/28/2026 12:00:00 AM |  | 7 | 21 | 35 | 166 | MURO | 21 | MURO-21-7 | 2026-10-22 | NUEVO | 2026-10-22 | 13.86 | 14
VIALE 26 | M-T1 91 |  | Concreto | Muros P13 T1 (ejes 12-14 entre A-F) M=01,25,22,09,23,02,13 | 2026-05-21 | 5/26/2026 12:00:00 AM |  | 5 | 21 | 32.4 | 154 | MURO | 21 | MURO-21-5 | 2026-10-22 | NUEVO | 2026-10-22 | 11.65 | 11.4
VIALE 26 | M-T1 91 |  | Concreto | Muros P13 T1 (ejes 12-14 entre A-F) M=01,25,22,09,23,02,13 | 2026-05-21 | 5/26/2026 12:00:00 AM |  | 5 | 21 | 27.7 | 132 | MURO | 21 | MURO-21-5 | 2026-10-22 | NUEVO | 2026-10-22 | 11.65 | 6.7
VIALE 26 | M-T1 91 |  | Concreto | Muros P13 T1 (ejes 12-14 entre A-F) M=01,25,22,09,23,02,13 | 2026-05-21 | 5/26/2026 12:00:00 AM |  | 5 | 21 | 32.8 | 156 | MURO | 21 | MURO-21-5 | 2026-10-22 | NUEVO | 2026-10-22 | 11.65 | 11.8
VIALE 26 | M-T1 92 |  | Concreto | Muros P13 T1 (ejes 10-11 entre A-J) M=02,09,22,13,25,23 | 2026-05-21 | 6/18/2026 12:00:00 AM |  | 28 | 21 | 40.3 | 192 | MURO | 21 | MURO-21-28 | 2026-10-22 | NUEVO | 2026-10-22 | 21 | 19.3
VIALE 26 | M-T1 92 |  | Concreto | Muros P13 T1 (ejes 10-11 entre A-J) M=02,09,22,13,25,23 | 2026-05-21 | 6/18/2026 12:00:00 AM |  | 28 | 21 | 41 | 195 | MURO | 21 | MURO-21-28 | 2026-10-22 | NUEVO | 2026-10-22 | 21 | 20
VIALE 26 | M-T1 92 |  | Concreto | Muros P13 T1 (ejes 10-11 entre A-J) M=02,09,22,13,25,23 | 2026-05-21 | 6/18/2026 12:00:00 AM |  | 28 | 21 | 35.2 | 167 | MURO | 21 | MURO-21-28 | 2026-10-22 | NUEVO | 2026-10-22 | 21 | 14.2
VIALE 26 | M-T1 92 |  | Concreto | Muros P13 T1 (ejes 10-11 entre A-J) M=02,09,22,13,25,23 | 2026-05-21 | 5/28/2026 12:00:00 AM |  | 7 | 21 | 30.3 | 144 | MURO | 21 | MURO-21-7 | 2026-10-22 | NUEVO | 2026-10-22 | 13.86 | 9.3
VIALE 26 | M-T1 92 |  | Concreto | Muros P13 T1 (ejes 10-11 entre A-J) M=02,09,22,13,25,23 | 2026-05-21 | 5/28/2026 12:00:00 AM |  | 7 | 21 | 29.2 | 139 | MURO | 21 | MURO-21-7 | 2026-10-22 | NUEVO | 2026-10-22 | 13.86 | 8.2
VIALE 26 | M-T1 92 |  | Concreto | Muros P13 T1 (ejes 10-11 entre A-J) M=02,09,22,13,25,23 | 2026-05-21 | 5/28/2026 12:00:00 AM |  | 7 | 21 | 28.6 | 136 | MURO | 21 | MURO-21-7 | 2026-10-22 | NUEVO | 2026-10-22 | 13.86 | 7.6
VIALE 26 | M-T1 92 |  | Concreto | Muros P13 T1 (ejes 10-11 entre A-J) M=02,09,22,13,25,23 | 2026-05-21 | 5/26/2026 12:00:00 AM |  | 5 | 21 | 25.6 | 122 | MURO | 21 | MURO-21-5 | 2026-10-22 | NUEVO | 2026-10-22 | 11.65 | 4.6
VIALE 26 | M-T1 92 |  | Concreto | Muros P13 T1 (ejes 10-11 entre A-J) M=02,09,22,13,25,23 | 2026-05-21 | 5/26/2026 12:00:00 AM |  | 5 | 21 | 23.9 | 114 | MURO | 21 | MURO-21-5 | 2026-10-22 | NUEVO | 2026-10-22 | 11.65 | 2.9
VIALE 26 | M-T1 92 |  | Concreto | Muros P13 T1 (ejes 10-11 entre A-J) M=02,09,22,13,25,23 | 2026-05-21 | 5/26/2026 12:00:00 AM |  | 5 | 21 | 26.3 | 125 | MURO | 21 | MURO-21-5 | 2026-10-22 | NUEVO | 2026-10-22 | 11.65 | 5.3
VIALE 26 | P-T1 74 |  | Concreto | Placa P13 T1 (ejes 01-04 entre A-J) | 2026-05-21 | 6/18/2026 12:00:00 AM |  | 28 | 21 | 50.6 | 241 | PLACA | 21 | PLACA-21-28 | 2026-10-22 | NUEVO | 2026-10-22 | 21 | 29.6
VIALE 26 | P-T1 74 |  | Concreto | Placa P13 T1 (ejes 01-04 entre A-J) | 2026-05-21 | 6/18/2026 12:00:00 AM |  | 28 | 21 | 50.9 | 242 | PLACA | 21 | PLACA-21-28 | 2026-10-22 | NUEVO | 2026-10-22 | 21 | 29.9
VIALE 26 | P-T1 74 |  | Concreto | Placa P13 T1 (ejes 01-04 entre A-J) | 2026-05-21 | 6/18/2026 12:00:00 AM |  | 28 | 21 | 59.7 | 284 | PLACA | 21 | PLACA-21-28 | 2026-10-22 | NUEVO | 2026-10-22 | 21 | 38.7
VIALE 26 | P-T1 74 |  | Concreto | Placa P13 T1 (ejes 01-04 entre A-J) | 2026-05-21 | 5/28/2026 12:00:00 AM |  | 7 | 21 | 47.2 | 225 | PLACA | 21 | PLACA-21-7 | 2026-10-22 | NUEVO | 2026-10-22 | 13.86 | 26.2
VIALE 26 | P-T1 74 |  | Concreto | Placa P13 T1 (ejes 01-04 entre A-J) | 2026-05-21 | 5/28/2026 12:00:00 AM |  | 7 | 21 | 43.9 | 209 | PLACA | 21 | PLACA-21-7 | 2026-10-22 | NUEVO | 2026-10-22 | 13.86 | 22.9
VIALE 26 | P-T1 74 |  | Concreto | Placa P13 T1 (ejes 01-04 entre A-J) | 2026-05-21 | 5/28/2026 12:00:00 AM |  | 7 | 21 | 44.2 | 211 | PLACA | 21 | PLACA-21-7 | 2026-10-22 | NUEVO | 2026-10-22 | 13.86 | 23.2
VIALE 26 | P-T1 74 |  | Concreto | Placa P13 T1 (ejes 01-04 entre A-J) | 2026-05-21 | 5/26/2026 12:00:00 AM |  | 5 | 21 | 40.3 | 192 | PLACA | 21 | PLACA-21-5 | 2026-10-22 | NUEVO | 2026-10-22 | 11.65 | 19.3
VIALE 26 | P-T1 74 |  | Concreto | Placa P13 T1 (ejes 01-04 entre A-J) | 2026-05-21 | 5/26/2026 12:00:00 AM |  | 5 | 21 | 41.8 | 199 | PLACA | 21 | PLACA-21-5 | 2026-10-22 | NUEVO | 2026-10-22 | 11.65 | 20.8
VIALE 26 | P-T1 74 |  | Concreto | Placa P13 T1 (ejes 01-04 entre A-J) | 2026-05-21 | 5/26/2026 12:00:00 AM |  | 5 | 21 | 37 | 176 | PLACA | 21 | PLACA-21-5 | 2026-10-22 | NUEVO | 2026-10-22 | 11.65 | 16
VIALE 26 | M-T1 90 |  | Concreto | Muros P13 T1 (ejes 12-15 entre J-G) M=07,03,04,31,32,30,29 | 2026-05-20 | 6/17/2026 12:00:00 AM |  | 28 | 21 | 41.6 | 198 | MURO | 21 | MURO-21-28 | 2026-10-22 | NUEVO | 2026-10-22 | 21 | 20.6
VIALE 26 | M-T1 90 |  | Concreto | Muros P13 T1 (ejes 12-15 entre J-G) M=07,03,04,31,32,30,29 | 2026-05-20 | 6/17/2026 12:00:00 AM |  | 28 | 21 | 44.3 | 211 | MURO | 21 | MURO-21-28 | 2026-10-22 | NUEVO | 2026-10-22 | 21 | 23.3
VIALE 26 | M-T1 90 |  | Concreto | Muros P13 T1 (ejes 12-15 entre J-G) M=07,03,04,31,32,30,29 | 2026-05-20 | 6/17/2026 12:00:00 AM |  | 28 | 21 | 40.3 | 192 | MURO | 21 | MURO-21-28 | 2026-10-22 | NUEVO | 2026-10-22 | 21 | 19.3
VIALE 26 | M-T1 90 |  | Concreto | Muros P13 T1 (ejes 12-15 entre J-G) M=07,03,04,31,32,30,29 | 2026-05-20 | 5/27/2026 12:00:00 AM |  | 7 | 21 | 32.2 | 153 | MURO | 21 | MURO-21-7 | 2026-10-22 | NUEVO | 2026-10-22 | 13.86 | 11.2
VIALE 26 | M-T1 90 |  | Concreto | Muros P13 T1 (ejes 12-15 entre J-G) M=07,03,04,31,32,30,29 | 2026-05-20 | 5/27/2026 12:00:00 AM |  | 7 | 21 | 30 | 143 | MURO | 21 | MURO-21-7 | 2026-10-22 | NUEVO | 2026-10-22 | 13.86 | 9
VIALE 26 | M-T1 90 |  | Concreto | Muros P13 T1 (ejes 12-15 entre J-G) M=07,03,04,31,32,30,29 | 2026-05-20 | 5/27/2026 12:00:00 AM |  | 7 | 21 | 31 | 148 | MURO | 21 | MURO-21-7 | 2026-10-22 | NUEVO | 2026-10-22 | 13.86 | 10
VIALE 26 | M-T1 90 |  | Concreto | Muros P13 T1 (ejes 12-15 entre J-G) M=07,03,04,31,32,30,29 | 2026-05-20 | 5/23/2026 12:00:00 AM |  | 3 | 21 | 28.4 | 135 | MURO | 21 | MURO-21-3 | 2026-10-22 | NUEVO | 2026-10-22 | 9.45 | 7.4
VIALE 26 | M-T1 90 |  | Concreto | Muros P13 T1 (ejes 12-15 entre J-G) M=07,03,04,31,32,30,29 | 2026-05-20 | 5/23/2026 12:00:00 AM |  | 3 | 21 | 27.7 | 132 | MURO | 21 | MURO-21-3 | 2026-10-22 | NUEVO | 2026-10-22 | 9.45 | 6.7
VIALE 26 | M-T1 90 |  | Concreto | Muros P13 T1 (ejes 12-15 entre J-G) M=07,03,04,31,32,30,29 | 2026-05-20 | 5/23/2026 12:00:00 AM |  | 3 | 21 | 28.2 | 134 | MURO | 21 | MURO-21-3 | 2026-10-22 | NUEVO | 2026-10-22 | 9.45 | 7.2
VIALE 26 | P-T1 73 |  | Concreto | Placa P13 T1 (ejes 04-06 entre A-J) | 2026-05-20 | 6/17/2026 12:00:00 AM |  | 28 | 21 | 29.6 | 141 | PLACA | 21 | PLACA-21-28 | 2026-10-22 | NUEVO | 2026-10-22 | 21 | 8.6
VIALE 26 | P-T1 73 |  | Concreto | Placa P13 T1 (ejes 04-06 entre A-J) | 2026-05-20 | 6/17/2026 12:00:00 AM |  | 28 | 21 | 28.6 | 136 | PLACA | 21 | PLACA-21-28 | 2026-10-22 | NUEVO | 2026-10-22 | 21 | 7.6
VIALE 26 | P-T1 73 |  | Concreto | Placa P13 T1 (ejes 04-06 entre A-J) | 2026-05-20 | 6/17/2026 12:00:00 AM |  | 28 | 21 | 29 | 138 | PLACA | 21 | PLACA-21-28 | 2026-10-22 | NUEVO | 2026-10-22 | 21 | 8
VIALE 26 | P-T1 73 |  | Concreto | Placa P13 T1 (ejes 04-06 entre A-J) | 2026-05-20 | 5/27/2026 12:00:00 AM |  | 7 | 21 | 20.2 | 96 | PLACA | 21 | PLACA-21-7 | 2026-10-22 | NUEVO | 2026-10-22 | 13.86 | -0.8
VIALE 26 | P-T1 73 |  | Concreto | Placa P13 T1 (ejes 04-06 entre A-J) | 2026-05-20 | 5/27/2026 12:00:00 AM |  | 7 | 21 | 20.3 | 96 | PLACA | 21 | PLACA-21-7 | 2026-10-22 | NUEVO | 2026-10-22 | 13.86 | -0.7
VIALE 26 | P-T1 73 |  | Concreto | Placa P13 T1 (ejes 04-06 entre A-J) | 2026-05-20 | 5/27/2026 12:00:00 AM |  | 7 | 21 | 19.3 | 92 | PLACA | 21 | PLACA-21-7 | 2026-10-22 | NUEVO | 2026-10-22 | 13.86 | -1.7
VIALE 26 | P-T1 73 |  | Concreto | Placa P13 T1 (ejes 04-06 entre A-J) | 2026-05-20 | 5/23/2026 12:00:00 AM |  | 3 | 21 | 18.8 | 90 | PLACA | 21 | PLACA-21-3 | 2026-10-22 | NUEVO | 2026-10-22 | 9.45 | -2.2
VIALE 26 | P-T1 73 |  | Concreto | Placa P13 T1 (ejes 04-06 entre A-J) | 2026-05-20 | 5/23/2026 12:00:00 AM |  | 3 | 21 | 18.7 | 89 | PLACA | 21 | PLACA-21-3 | 2026-10-22 | NUEVO | 2026-10-22 | 9.45 | -2.3
VIALE 26 | P-T1 73 |  | Concreto | Placa P13 T1 (ejes 04-06 entre A-J) | 2026-05-20 | 5/23/2026 12:00:00 AM |  | 3 | 21 | 17.9 | 85 | PLACA | 21 | PLACA-21-3 | 2026-10-22 | NUEVO | 2026-10-22 | 9.45 | -3.1
VIALE 26 | M-T1 89 |  | Concreto | Muros P12 T1 (ejes 01-02 entre B-I)M=08,21,2305,11,12,15,14 | 2026-05-19 | 6/16/2026 12:00:00 AM |  | 28 | 21 | 53.7 | 256 | MURO | 21 | MURO-21-28 | 2026-10-22 | NUEVO | 2026-10-22 | 21 | 32.7
VIALE 26 | M-T1 89 |  | Concreto | Muros P12 T1 (ejes 01-02 entre B-I)M=08,21,2305,11,12,15,14 | 2026-05-19 | 6/16/2026 12:00:00 AM |  | 28 | 21 | 46.5 | 222 | MURO | 21 | MURO-21-28 | 2026-10-22 | NUEVO | 2026-10-22 | 21 | 25.5
VIALE 26 | M-T1 89 |  | Concreto | Muros P12 T1 (ejes 01-02 entre B-I)M=08,21,2305,11,12,15,14 | 2026-05-19 | 6/16/2026 12:00:00 AM |  | 28 | 21 | 51.7 | 246 | MURO | 21 | MURO-21-28 | 2026-10-22 | NUEVO | 2026-10-22 | 21 | 30.7
VIALE 26 | M-T1 89 |  | Concreto | Muros P12 T1 (ejes 01-02 entre B-I)M=08,21,2305,11,12,15,14 | 2026-05-19 | 5/26/2026 12:00:00 AM |  | 7 | 21 | 41 | 195 | MURO | 21 | MURO-21-7 | 2026-10-22 | NUEVO | 2026-10-22 | 13.86 | 20
VIALE 26 | M-T1 89 |  | Concreto | Muros P12 T1 (ejes 01-02 entre B-I)M=08,21,2305,11,12,15,14 | 2026-05-19 | 5/26/2026 12:00:00 AM |  | 7 | 21 | 40.3 | 192 | MURO | 21 | MURO-21-7 | 2026-10-22 | NUEVO | 2026-10-22 | 13.86 | 19.3
VIALE 26 | M-T1 89 |  | Concreto | Muros P12 T1 (ejes 01-02 entre B-I)M=08,21,2305,11,12,15,14 | 2026-05-19 | 5/26/2026 12:00:00 AM |  | 7 | 21 | 40.2 | 192 | MURO | 21 | MURO-21-7 | 2026-10-22 | NUEVO | 2026-10-22 | 13.86 | 19.2
VIALE 26 | M-T1 89 |  | Concreto | Muros P12 T1 (ejes 01-02 entre B-I)M=08,21,2305,11,12,15,14 | 2026-05-19 | 5/23/2026 12:00:00 AM |  | 4 | 21 | 38.5 | 184 | MURO | 21 | MURO-21-4 | 2026-10-22 | NUEVO | 2026-10-22 | 10.55 | 17.5
VIALE 26 | M-T1 89 |  | Concreto | Muros P12 T1 (ejes 01-02 entre B-I)M=08,21,2305,11,12,15,14 | 2026-05-19 | 5/23/2026 12:00:00 AM |  | 4 | 21 | 39.8 | 189 | MURO | 21 | MURO-21-4 | 2026-10-22 | NUEVO | 2026-10-22 | 10.55 | 18.8
VIALE 26 | M-T1 89 |  | Concreto | Muros P12 T1 (ejes 01-02 entre B-I)M=08,21,2305,11,12,15,14 | 2026-05-19 | 5/23/2026 12:00:00 AM |  | 4 | 21 | 36.4 | 173 | MURO | 21 | MURO-21-4 | 2026-10-22 | NUEVO | 2026-10-22 | 10.55 | 15.4
VIALE 26 | P-T1 72 |  | Concreto | Placa P13 T1 (ejes 06-08 entre A-J) | 2026-05-19 | 6/16/2026 12:00:00 AM |  | 28 | 21 | 43.7 | 208 | PLACA | 21 | PLACA-21-28 | 2026-10-22 | NUEVO | 2026-10-22 | 21 | 22.7
VIALE 26 | P-T1 72 |  | Concreto | Placa P13 T1 (ejes 06-08 entre A-J) | 2026-05-19 | 6/16/2026 12:00:00 AM |  | 28 | 21 | 44.2 | 211 | PLACA | 21 | PLACA-21-28 | 2026-10-22 | NUEVO | 2026-10-22 | 21 | 23.2
VIALE 26 | P-T1 72 |  | Concreto | Placa P13 T1 (ejes 06-08 entre A-J) | 2026-05-19 | 6/16/2026 12:00:00 AM |  | 28 | 21 | 44 | 210 | PLACA | 21 | PLACA-21-28 | 2026-10-22 | NUEVO | 2026-10-22 | 21 | 23
VIALE 26 | P-T1 72 |  | Concreto | Placa P13 T1 (ejes 06-08 entre A-J) | 2026-05-19 | 5/26/2026 12:00:00 AM |  | 7 | 21 | 35.5 | 169 | PLACA | 21 | PLACA-21-7 | 2026-10-22 | NUEVO | 2026-10-22 | 13.86 | 14.5
VIALE 26 | P-T1 72 |  | Concreto | Placa P13 T1 (ejes 06-08 entre A-J) | 2026-05-19 | 5/26/2026 12:00:00 AM |  | 7 | 21 | 35.3 | 168 | PLACA | 21 | PLACA-21-7 | 2026-10-22 | NUEVO | 2026-10-22 | 13.86 | 14.3
VIALE 26 | P-T1 72 |  | Concreto | Placa P13 T1 (ejes 06-08 entre A-J) | 2026-05-19 | 5/26/2026 12:00:00 AM |  | 7 | 21 | 37.6 | 179 | PLACA | 21 | PLACA-21-7 | 2026-10-22 | NUEVO | 2026-10-22 | 13.86 | 16.6
VIALE 26 | P-T1 72 |  | Concreto | Placa P13 T1 (ejes 06-08 entre A-J) | 2026-05-19 | 5/23/2026 12:00:00 AM |  | 4 | 21 | 33.1 | 158 | PLACA | 21 | PLACA-21-4 | 2026-10-22 | NUEVO | 2026-10-22 | 10.55 | 12.1
VIALE 26 | P-T1 72 |  | Concreto | Placa P13 T1 (ejes 06-08 entre A-J) | 2026-05-19 | 5/23/2026 12:00:00 AM |  | 4 | 21 | 33.7 | 160 | PLACA | 21 | PLACA-21-4 | 2026-10-22 | NUEVO | 2026-10-22 | 10.55 | 12.7
VIALE 26 | P-T1 72 |  | Concreto | Placa P13 T1 (ejes 06-08 entre A-J) | 2026-05-19 | 5/23/2026 12:00:00 AM |  | 4 | 21 | 34.5 | 164 | PLACA | 21 | PLACA-21-4 | 2026-10-22 | NUEVO | 2026-10-22 | 10.55 | 13.5
VIALE 26 | M-T1 88 |  | Concreto | Muros P12 T1 (eje 03 entre A-J)M=08,21,23 | 2026-05-16 | 6/13/2026 12:00:00 AM |  | 28 | 21 | 39.5 | 188 | MURO | 21 | MURO-21-28 | 2026-10-22 | NUEVO | 2026-10-22 | 21 | 18.5
VIALE 26 | M-T1 88 |  | Concreto | Muros P12 T1 (eje 03 entre A-J)M=08,21,23 | 2026-05-16 | 6/13/2026 12:00:00 AM |  | 28 | 21 | 37.2 | 177 | MURO | 21 | MURO-21-28 | 2026-10-22 | NUEVO | 2026-10-22 | 21 | 16.2
VIALE 26 | M-T1 88 |  | Concreto | Muros P12 T1 (eje 03 entre A-J)M=08,21,23 | 2026-05-16 | 6/13/2026 12:00:00 AM |  | 28 | 21 | 40.1 | 191 | MURO | 21 | MURO-21-28 | 2026-10-22 | NUEVO | 2026-10-22 | 21 | 19.1
VIALE 26 | M-T1 88 |  | Concreto | Muros P12 T1 (eje 03 entre A-J)M=08,21,23 | 2026-05-16 | 5/23/2026 12:00:00 AM |  | 7 | 21 | 34.2 | 163 | MURO | 21 | MURO-21-7 | 2026-10-22 | NUEVO | 2026-10-22 | 13.86 | 13.2
VIALE 26 | M-T1 88 |  | Concreto | Muros P12 T1 (eje 03 entre A-J)M=08,21,23 | 2026-05-16 | 5/23/2026 12:00:00 AM |  | 7 | 21 | 33.8 | 161 | MURO | 21 | MURO-21-7 | 2026-10-22 | NUEVO | 2026-10-22 | 13.86 | 12.8
VIALE 26 | M-T1 88 |  | Concreto | Muros P12 T1 (eje 03 entre A-J)M=08,21,23 | 2026-05-16 | 5/23/2026 12:00:00 AM |  | 7 | 21 | 33.7 | 160 | MURO | 21 | MURO-21-7 | 2026-10-22 | NUEVO | 2026-10-22 | 13.86 | 12.7
VIALE 26 | M-T1 88 |  | Concreto | Muros P12 T1 (eje 03 entre A-J)M=08,21,23 | 2026-05-16 | 5/21/2026 12:00:00 AM |  | 5 | 21 | 22.7 | 108 | MURO | 21 | MURO-21-5 | 2026-10-22 | NUEVO | 2026-10-22 | 11.65 | 1.7
VIALE 26 | M-T1 88 |  | Concreto | Muros P12 T1 (eje 03 entre A-J)M=08,21,23 | 2026-05-16 | 5/21/2026 12:00:00 AM |  | 5 | 21 | 30.1 | 143 | MURO | 21 | MURO-21-5 | 2026-10-22 | NUEVO | 2026-10-22 | 11.65 | 9.1
VIALE 26 | M-T1 88 |  | Concreto | Muros P12 T1 (eje 03 entre A-J)M=08,21,23 | 2026-05-16 | 5/21/2026 12:00:00 AM |  | 5 | 21 | 31.1 | 148 | MURO | 21 | MURO-21-5 | 2026-10-22 | NUEVO | 2026-10-22 | 11.65 | 10.1
VIALE 26 | P-T2 75 |  | Concreto | Placa cubierta T2 (ejes 01-05-10 entre A-J) | 2026-05-16 | 6/13/2026 12:00:00 AM |  | 28 | 21 | 27.8 | 132 | PLACA | 21 | PLACA-21-28 | 2026-10-22 | NUEVO | 2026-10-22 | 21 | 6.8
VIALE 26 | P-T2 75 |  | Concreto | Placa cubierta T2 (ejes 01-05-10 entre A-J) | 2026-05-16 | 6/13/2026 12:00:00 AM |  | 28 | 21 | 27.5 | 131 | PLACA | 21 | PLACA-21-28 | 2026-10-22 | NUEVO | 2026-10-22 | 21 | 6.5
VIALE 26 | P-T2 75 |  | Concreto | Placa cubierta T2 (ejes 01-05-10 entre A-J) | 2026-05-16 | 6/13/2026 12:00:00 AM |  | 28 | 21 | 27.7 | 132 | PLACA | 21 | PLACA-21-28 | 2026-10-22 | NUEVO | 2026-10-22 | 21 | 6.7
VIALE 26 | P-T2 75 |  | Concreto | Placa cubierta T2 (ejes 01-05-10 entre A-J) | 2026-05-16 | 5/23/2026 12:00:00 AM |  | 7 | 21 | 21.2 | 101 | PLACA | 21 | PLACA-21-7 | 2026-10-22 | NUEVO | 2026-10-22 | 13.86 | 0.2
VIALE 26 | P-T2 75 |  | Concreto | Placa cubierta T2 (ejes 01-05-10 entre A-J) | 2026-05-16 | 5/23/2026 12:00:00 AM |  | 7 | 21 | 21 | 100 | PLACA | 21 | PLACA-21-7 | 2026-10-22 | NUEVO | 2026-10-22 | 13.86 | 0
VIALE 26 | P-T2 75 |  | Concreto | Placa cubierta T2 (ejes 01-05-10 entre A-J) | 2026-05-16 | 5/23/2026 12:00:00 AM |  | 7 | 21 | 21.3 | 102 | PLACA | 21 | PLACA-21-7 | 2026-10-22 | NUEVO | 2026-10-22 | 13.86 | 0.3
VIALE 26 | P-T2 75 |  | Concreto | Placa cubierta T2 (ejes 01-05-10 entre A-J) | 2026-05-16 | 5/21/2026 12:00:00 AM |  | 5 | 21 | 16 | 76 | PLACA | 21 | PLACA-21-5 | 2026-10-22 | NUEVO | 2026-10-22 | 11.65 | -5
VIALE 26 | P-T2 75 |  | Concreto | Placa cubierta T2 (ejes 01-05-10 entre A-J) | 2026-05-16 | 5/21/2026 12:00:00 AM |  | 5 | 21 | 18.8 | 89 | PLACA | 21 | PLACA-21-5 | 2026-10-22 | NUEVO | 2026-10-22 | 11.65 | -2.2
VIALE 26 | P-T2 75 |  | Concreto | Placa cubierta T2 (ejes 01-05-10 entre A-J) | 2026-05-16 | 5/21/2026 12:00:00 AM |  | 5 | 21 | 17.4 | 83 | PLACA | 21 | PLACA-21-5 | 2026-10-22 | NUEVO | 2026-10-22 | 11.65 | -3.6
VIALE 26 | M-T1 87 |  | Concreto | Muros P12 T1 (ejes 04-05 entre A-J) | 2026-05-15 | 6/12/2026 12:00:00 AM |  | 28 | 21 | 37.6 | 179 | MURO | 21 | MURO-21-28 | 2026-10-22 | NUEVO | 2026-10-22 | 21 | 16.6
VIALE 26 | M-T1 87 |  | Concreto | Muros P12 T1 (ejes 04-05 entre A-J) | 2026-05-15 | 6/12/2026 12:00:00 AM |  | 28 | 21 | 37 | 176 | MURO | 21 | MURO-21-28 | 2026-10-22 | NUEVO | 2026-10-22 | 21 | 16
VIALE 26 | M-T1 87 |  | Concreto | Muros P12 T1 (ejes 04-05 entre A-J) | 2026-05-15 | 6/12/2026 12:00:00 AM |  | 28 | 21 | 38.1 | 181 | MURO | 21 | MURO-21-28 | 2026-10-22 | NUEVO | 2026-10-22 | 21 | 17.1
VIALE 26 | M-T1 87 |  | Concreto | Muros P12 T1 (ejes 04-05 entre A-J) | 2026-05-15 | 5/22/2026 12:00:00 AM |  | 7 | 21 | 26.3 | 125 | MURO | 21 | MURO-21-7 | 2026-10-22 | NUEVO | 2026-10-22 | 13.86 | 5.3
VIALE 26 | M-T1 87 |  | Concreto | Muros P12 T1 (ejes 04-05 entre A-J) | 2026-05-15 | 5/22/2026 12:00:00 AM |  | 7 | 21 | 26 | 124 | MURO | 21 | MURO-21-7 | 2026-10-22 | NUEVO | 2026-10-22 | 13.86 | 5
VIALE 26 | M-T1 87 |  | Concreto | Muros P12 T1 (ejes 04-05 entre A-J) | 2026-05-15 | 5/22/2026 12:00:00 AM |  | 7 | 21 | 26.9 | 128 | MURO | 21 | MURO-21-7 | 2026-10-22 | NUEVO | 2026-10-22 | 13.86 | 5.9
VIALE 26 | M-T1 87 |  | Concreto | Muros P12 T1 (ejes 04-05 entre A-J) | 2026-05-15 | 5/20/2026 12:00:00 AM |  | 5 | 21 | 25 | 119 | MURO | 21 | MURO-21-5 | 2026-10-22 | NUEVO | 2026-10-22 | 11.65 | 4
VIALE 26 | M-T1 87 |  | Concreto | Muros P12 T1 (ejes 04-05 entre A-J) | 2026-05-15 | 5/20/2026 12:00:00 AM |  | 5 | 21 | 25.2 | 120 | MURO | 21 | MURO-21-5 | 2026-10-22 | NUEVO | 2026-10-22 | 11.65 | 4.2
VIALE 26 | M-T1 87 |  | Concreto | Muros P12 T1 (ejes 04-05 entre A-J) | 2026-05-15 | 5/20/2026 12:00:00 AM |  | 5 | 21 | 24.7 | 118 | MURO | 21 | MURO-21-5 | 2026-10-22 | NUEVO | 2026-10-22 | 11.65 | 3.7
VIALE 26 | P-T1 71 |  | Concreto | Placa P13 T1 (ejes 08-10 entre A-J) y escalera P9 a P10 T1 | 2026-05-15 | 6/12/2026 12:00:00 AM |  | 28 | 21 | 44.8 | 213 | PLACA | 21 | PLACA-21-28 | 2026-10-22 | NUEVO | 2026-10-22 | 21 | 23.8
VIALE 26 | P-T1 71 |  | Concreto | Placa P13 T1 (ejes 08-10 entre A-J) y escalera P9 a P10 T1 | 2026-05-15 | 6/12/2026 12:00:00 AM |  | 28 | 21 | 44.4 | 211 | PLACA | 21 | PLACA-21-28 | 2026-10-22 | NUEVO | 2026-10-22 | 21 | 23.4
VIALE 26 | P-T1 71 |  | Concreto | Placa P13 T1 (ejes 08-10 entre A-J) y escalera P9 a P10 T1 | 2026-05-15 | 6/12/2026 12:00:00 AM |  | 28 | 21 | 46.4 | 221 | PLACA | 21 | PLACA-21-28 | 2026-10-22 | NUEVO | 2026-10-22 | 21 | 25.4
VIALE 26 | P-T1 71 |  | Concreto | Placa P13 T1 (ejes 08-10 entre A-J) y escalera P9 a P10 T1 | 2026-05-15 | 5/22/2026 12:00:00 AM |  | 7 | 21 | 36 | 172 | PLACA | 21 | PLACA-21-7 | 2026-10-22 | NUEVO | 2026-10-22 | 13.86 | 15
VIALE 26 | P-T1 71 |  | Concreto | Placa P13 T1 (ejes 08-10 entre A-J) y escalera P9 a P10 T1 | 2026-05-15 | 5/22/2026 12:00:00 AM |  | 7 | 21 | 35.5 | 169 | PLACA | 21 | PLACA-21-7 | 2026-10-22 | NUEVO | 2026-10-22 | 13.86 | 14.5
VIALE 26 | P-T1 71 |  | Concreto | Placa P13 T1 (ejes 08-10 entre A-J) y escalera P9 a P10 T1 | 2026-05-15 | 5/22/2026 12:00:00 AM |  | 7 | 21 | 36.9 | 176 | PLACA | 21 | PLACA-21-7 | 2026-10-22 | NUEVO | 2026-10-22 | 13.86 | 15.9
VIALE 26 | P-T1 71 |  | Concreto | Placa P13 T1 (ejes 08-10 entre A-J) y escalera P9 a P10 T1 | 2026-05-15 | 5/20/2026 12:00:00 AM |  | 5 | 21 | 36.1 | 172 | PLACA | 21 | PLACA-21-5 | 2026-10-22 | NUEVO | 2026-10-22 | 11.65 | 15.1
VIALE 26 | P-T1 71 |  | Concreto | Placa P13 T1 (ejes 08-10 entre A-J) y escalera P9 a P10 T1 | 2026-05-15 | 5/20/2026 12:00:00 AM |  | 5 | 21 | 34.5 | 164 | PLACA | 21 | PLACA-21-5 | 2026-10-22 | NUEVO | 2026-10-22 | 11.65 | 13.5
VIALE 26 | P-T1 71 |  | Concreto | Placa P13 T1 (ejes 08-10 entre A-J) y escalera P9 a P10 T1 | 2026-05-15 | 5/20/2026 12:00:00 AM |  | 5 | 21 | 34.2 | 163 | PLACA | 21 | PLACA-21-5 | 2026-10-22 | NUEVO | 2026-10-22 | 11.65 | 13.2
VIALE 26 | M-T1 86 |  | Concreto | Muros P12 T1 (ejes 06-07 entre A-J) | 2026-05-14 | 6/11/2026 12:00:00 AM |  | 28 | 21 | 43 | 205 | MURO | 21 | MURO-21-28 | 2026-10-22 | NUEVO | 2026-10-22 | 21 | 22
VIALE 26 | M-T1 86 |  | Concreto | Muros P12 T1 (ejes 06-07 entre A-J) | 2026-05-14 | 6/11/2026 12:00:00 AM |  | 28 | 21 | 42 | 200 | MURO | 21 | MURO-21-28 | 2026-10-22 | NUEVO | 2026-10-22 | 21 | 21
VIALE 26 | M-T1 86 |  | Concreto | Muros P12 T1 (ejes 06-07 entre A-J) | 2026-05-14 | 6/11/2026 12:00:00 AM |  | 28 | 21 | 42.3 | 202 | MURO | 21 | MURO-21-28 | 2026-10-22 | NUEVO | 2026-10-22 | 21 | 21.3
VIALE 26 | M-T1 86 |  | Concreto | Muros P12 T1 (ejes 06-07 entre A-J) | 2026-05-14 | 5/21/2026 12:00:00 AM |  | 7 | 21 | 31.5 | 150 | MURO | 21 | MURO-21-7 | 2026-10-22 | NUEVO | 2026-10-22 | 13.86 | 10.5
VIALE 26 | M-T1 86 |  | Concreto | Muros P12 T1 (ejes 06-07 entre A-J) | 2026-05-14 | 5/21/2026 12:00:00 AM |  | 7 | 21 | 31.2 | 149 | MURO | 21 | MURO-21-7 | 2026-10-22 | NUEVO | 2026-10-22 | 13.86 | 10.2
VIALE 26 | M-T1 86 |  | Concreto | Muros P12 T1 (ejes 06-07 entre A-J) | 2026-05-14 | 5/21/2026 12:00:00 AM |  | 7 | 21 | 32.6 | 155 | MURO | 21 | MURO-21-7 | 2026-10-22 | NUEVO | 2026-10-22 | 13.86 | 11.6
VIALE 26 | M-T1 86 |  | Concreto | Muros P12 T1 (ejes 06-07 entre A-J) | 2026-05-14 | 5/20/2026 12:00:00 AM |  | 6 | 21 | 32 | 152 | MURO | 21 | MURO-21-6 | 2026-10-22 | NUEVO | 2026-10-22 | 12.76 | 11
VIALE 26 | M-T1 86 |  | Concreto | Muros P12 T1 (ejes 06-07 entre A-J) | 2026-05-14 | 5/20/2026 12:00:00 AM |  | 6 | 21 | 30.8 | 146 | MURO | 21 | MURO-21-6 | 2026-10-22 | NUEVO | 2026-10-22 | 12.76 | 9.8
VIALE 26 | M-T1 86 |  | Concreto | Muros P12 T1 (ejes 06-07 entre A-J) | 2026-05-14 | 5/20/2026 12:00:00 AM |  | 6 | 21 | 31.4 | 150 | MURO | 21 | MURO-21-6 | 2026-10-22 | NUEVO | 2026-10-22 | 12.76 | 10.4
VIALE 26 | P-T1 70 |  | Concreto | Placa P13 T1 (ejes 10-12 entre A-J) | 2026-05-14 | 6/11/2026 12:00:00 AM |  | 28 | 21 | 48.5 | 231 | PLACA | 21 | PLACA-21-28 | 2026-10-22 | NUEVO | 2026-10-22 | 21 | 27.5
VIALE 26 | P-T1 70 |  | Concreto | Placa P13 T1 (ejes 10-12 entre A-J) | 2026-05-14 | 6/11/2026 12:00:00 AM |  | 28 | 21 | 48.5 | 231 | PLACA | 21 | PLACA-21-28 | 2026-10-22 | NUEVO | 2026-10-22 | 21 | 27.5
VIALE 26 | P-T1 70 |  | Concreto | Placa P13 T1 (ejes 10-12 entre A-J) | 2026-05-14 | 6/11/2026 12:00:00 AM |  | 28 | 21 | 49 | 234 | PLACA | 21 | PLACA-21-28 | 2026-10-22 | NUEVO | 2026-10-22 | 21 | 28
VIALE 26 | P-T1 70 |  | Concreto | Placa P13 T1 (ejes 10-12 entre A-J) | 2026-05-14 | 5/21/2026 12:00:00 AM |  | 7 | 21 | 36.8 | 175 | PLACA | 21 | PLACA-21-7 | 2026-10-22 | NUEVO | 2026-10-22 | 13.86 | 15.8
VIALE 26 | P-T1 70 |  | Concreto | Placa P13 T1 (ejes 10-12 entre A-J) | 2026-05-14 | 5/21/2026 12:00:00 AM |  | 7 | 21 | 39.2 | 187 | PLACA | 21 | PLACA-21-7 | 2026-10-22 | NUEVO | 2026-10-22 | 13.86 | 18.2
VIALE 26 | P-T1 70 |  | Concreto | Placa P13 T1 (ejes 10-12 entre A-J) | 2026-05-14 | 5/21/2026 12:00:00 AM |  | 7 | 21 | 38.3 | 182 | PLACA | 21 | PLACA-21-7 | 2026-10-22 | NUEVO | 2026-10-22 | 13.86 | 17.3
VIALE 26 | P-T1 70 |  | Concreto | Placa P13 T1 (ejes 10-12 entre A-J) | 2026-05-14 | 5/20/2026 12:00:00 AM |  | 6 | 21 | 37.7 | 179 | PLACA | 21 | PLACA-21-6 | 2026-10-22 | NUEVO | 2026-10-22 | 12.76 | 16.7
VIALE 26 | P-T1 70 |  | Concreto | Placa P13 T1 (ejes 10-12 entre A-J) | 2026-05-14 | 5/20/2026 12:00:00 AM |  | 6 | 21 | 40.4 | 192 | PLACA | 21 | PLACA-21-6 | 2026-10-22 | NUEVO | 2026-10-22 | 12.76 | 19.4
VIALE 26 | P-T1 70 |  | Concreto | Placa P13 T1 (ejes 10-12 entre A-J) | 2026-05-14 | 5/20/2026 12:00:00 AM |  | 6 | 21 | 37.9 | 180 | PLACA | 21 | PLACA-21-6 | 2026-10-22 | NUEVO | 2026-10-22 | 12.76 | 16.9
VIALE 26 | M-T1 85 |  | Concreto | Muros P12 T1 (ejes 08-10 entre A-F, eje 8 entre J-G) M=02,13,25,23,24,09,21 | 2026-05-13 | 6/10/2026 12:00:00 AM |  | 28 | 21 | 35.9 | 171 | MURO | 21 | MURO-21-28 | 2026-10-22 | NUEVO | 2026-10-22 | 21 | 14.9
VIALE 26 | M-T1 85 |  | Concreto | Muros P12 T1 (ejes 08-10 entre A-F, eje 8 entre J-G) M=02,13,25,23,24,09,21 | 2026-05-13 | 6/10/2026 12:00:00 AM |  | 28 | 21 | 35.3 | 168 | MURO | 21 | MURO-21-28 | 2026-10-22 | NUEVO | 2026-10-22 | 21 | 14.3
VIALE 26 | M-T1 85 |  | Concreto | Muros P12 T1 (ejes 08-10 entre A-F, eje 8 entre J-G) M=02,13,25,23,24,09,21 | 2026-05-13 | 6/10/2026 12:00:00 AM |  | 28 | 21 | 35.2 | 167 | MURO | 21 | MURO-21-28 | 2026-10-22 | NUEVO | 2026-10-22 | 21 | 14.2
VIALE 26 | M-T1 85 |  | Concreto | Muros P12 T1 (ejes 08-10 entre A-F, eje 8 entre J-G) M=02,13,25,23,24,09,21 | 2026-05-13 | 5/27/2026 12:00:00 AM |  | 14 | 21 | 30.9 | 147 | MURO | 21 | MURO-21-14 | 2026-10-22 | NUEVO | 2026-10-22 | 16.24 | 9.9
VIALE 26 | M-T1 85 |  | Concreto | Muros P12 T1 (ejes 08-10 entre A-F, eje 8 entre J-G) M=02,13,25,23,24,09,21 | 2026-05-13 | 5/27/2026 12:00:00 AM |  | 14 | 21 | 31.1 | 148 | MURO | 21 | MURO-21-14 | 2026-10-22 | NUEVO | 2026-10-22 | 16.24 | 10.1
VIALE 26 | M-T1 85 |  | Concreto | Muros P12 T1 (ejes 08-10 entre A-F, eje 8 entre J-G) M=02,13,25,23,24,09,21 | 2026-05-13 | 5/27/2026 12:00:00 AM |  | 14 | 21 | 32.9 | 157 | MURO | 21 | MURO-21-14 | 2026-10-22 | NUEVO | 2026-10-22 | 16.24 | 11.9
VIALE 26 | M-T1 85 |  | Concreto | Muros P12 T1 (ejes 08-10 entre A-F, eje 8 entre J-G) M=02,13,25,23,24,09,21 | 2026-05-13 | 5/20/2026 12:00:00 AM |  | 7 | 21 | 28.9 | 137 | MURO | 21 | MURO-21-7 | 2026-10-22 | NUEVO | 2026-10-22 | 13.86 | 7.9
VIALE 26 | M-T1 85 |  | Concreto | Muros P12 T1 (ejes 08-10 entre A-F, eje 8 entre J-G) M=02,13,25,23,24,09,21 | 2026-05-13 | 5/20/2026 12:00:00 AM |  | 7 | 21 | 26.7 | 127 | MURO | 21 | MURO-21-7 | 2026-10-22 | NUEVO | 2026-10-22 | 13.86 | 5.7
VIALE 26 | M-T1 85 |  | Concreto | Muros P12 T1 (ejes 08-10 entre A-F, eje 8 entre J-G) M=02,13,25,23,24,09,21 | 2026-05-13 | 5/20/2026 12:00:00 AM |  | 7 | 21 | 26.1 | 124 | MURO | 21 | MURO-21-7 | 2026-10-22 | NUEVO | 2026-10-22 | 13.86 | 5.1
VIALE 26 | P-T1 69 |  | Concreto | Placa P13 T1 (ejes 12-15 entre A-J) | 2026-05-13 | 6/10/2026 12:00:00 AM |  | 28 | 21 | 43.8 | 208 | PLACA | 21 | PLACA-21-28 | 2026-10-22 | NUEVO | 2026-10-22 | 21 | 22.8
VIALE 26 | P-T1 69 |  | Concreto | Placa P13 T1 (ejes 12-15 entre A-J) | 2026-05-13 | 6/10/2026 12:00:00 AM |  | 28 | 21 | 38.2 | 182 | PLACA | 21 | PLACA-21-28 | 2026-10-22 | NUEVO | 2026-10-22 | 21 | 17.2
VIALE 26 | P-T1 69 |  | Concreto | Placa P13 T1 (ejes 12-15 entre A-J) | 2026-05-13 | 6/10/2026 12:00:00 AM |  | 28 | 21 | 41.1 | 196 | PLACA | 21 | PLACA-21-28 | 2026-10-22 | NUEVO | 2026-10-22 | 21 | 20.1
VIALE 26 | P-T1 69 |  | Concreto | Placa P13 T1 (ejes 12-15 entre A-J) | 2026-05-13 | 5/27/2026 12:00:00 AM |  | 14 | 21 | 34.7 | 165 | PLACA | 21 | PLACA-21-14 | 2026-10-22 | NUEVO | 2026-10-22 | 16.24 | 13.7
VIALE 26 | P-T1 69 |  | Concreto | Placa P13 T1 (ejes 12-15 entre A-J) | 2026-05-13 | 5/27/2026 12:00:00 AM |  | 14 | 21 | 39.4 | 187 | PLACA | 21 | PLACA-21-14 | 2026-10-22 | NUEVO | 2026-10-22 | 16.24 | 18.4
VIALE 26 | P-T1 69 |  | Concreto | Placa P13 T1 (ejes 12-15 entre A-J) | 2026-05-13 | 5/27/2026 12:00:00 AM |  | 14 | 21 | 35.6 | 170 | PLACA | 21 | PLACA-21-14 | 2026-10-22 | NUEVO | 2026-10-22 | 16.24 | 14.6
VIALE 26 | P-T1 69 |  | Concreto | Placa P13 T1 (ejes 12-15 entre A-J) | 2026-05-13 | 5/20/2026 12:00:00 AM |  | 7 | 21 | 31.7 | 151 | PLACA | 21 | PLACA-21-7 | 2026-10-22 | NUEVO | 2026-10-22 | 13.86 | 10.7
VIALE 26 | P-T1 69 |  | Concreto | Placa P13 T1 (ejes 12-15 entre A-J) | 2026-05-13 | 5/20/2026 12:00:00 AM |  | 7 | 21 | 30.9 | 147 | PLACA | 21 | PLACA-21-7 | 2026-10-22 | NUEVO | 2026-10-22 | 13.86 | 9.9
VIALE 26 | P-T1 69 |  | Concreto | Placa P13 T1 (ejes 12-15 entre A-J) | 2026-05-13 | 5/20/2026 12:00:00 AM |  | 7 | 21 | 31.3 | 149 | PLACA | 21 | PLACA-21-7 | 2026-10-22 | NUEVO | 2026-10-22 | 13.86 | 10.3
VIALE 26 | M-T1 84 |  | Concreto | Muros P12 T1 (ejes 09-10 entre J-G) M=02,09,13,22,23,25 | 2026-05-12 | 6/9/2026 12:00:00 AM |  | 28 | 21 | 41.3 | 197 | MURO | 21 | MURO-21-28 | 2026-10-22 | NUEVO | 2026-10-22 | 21 | 20.3
VIALE 26 | M-T1 84 |  | Concreto | Muros P12 T1 (ejes 09-10 entre J-G) M=02,09,13,22,23,25 | 2026-05-12 | 6/9/2026 12:00:00 AM |  | 28 | 21 | 43.1 | 205 | MURO | 21 | MURO-21-28 | 2026-10-22 | NUEVO | 2026-10-22 | 21 | 22.1
VIALE 26 | M-T1 84 |  | Concreto | Muros P12 T1 (ejes 09-10 entre J-G) M=02,09,13,22,23,25 | 2026-05-12 | 6/9/2026 12:00:00 AM |  | 28 | 21 | 42.5 | 202 | MURO | 21 | MURO-21-28 | 2026-10-22 | NUEVO | 2026-10-22 | 21 | 21.5
VIALE 26 | M-T1 84 |  | Concreto | Muros P12 T1 (ejes 09-10 entre J-G) M=02,09,13,22,23,25 | 2026-05-12 | 5/19/2026 12:00:00 AM |  | 7 | 21 | 33.4 | 159 | MURO | 21 | MURO-21-7 | 2026-10-22 | NUEVO | 2026-10-22 | 13.86 | 12.4
VIALE 26 | M-T1 84 |  | Concreto | Muros P12 T1 (ejes 09-10 entre J-G) M=02,09,13,22,23,25 | 2026-05-12 | 5/19/2026 12:00:00 AM |  | 7 | 21 | 33.1 | 157 | MURO | 21 | MURO-21-7 | 2026-10-22 | NUEVO | 2026-10-22 | 13.86 | 12.1
VIALE 26 | M-T1 84 |  | Concreto | Muros P12 T1 (ejes 09-10 entre J-G) M=02,09,13,22,23,25 | 2026-05-12 | 5/19/2026 12:00:00 AM |  | 7 | 21 | 34.8 | 166 | MURO | 21 | MURO-21-7 | 2026-10-22 | NUEVO | 2026-10-22 | 13.86 | 13.8
VIALE 26 | M-T1 84 |  | Concreto | Muros P12 T1 (ejes 09-10 entre J-G) M=02,09,13,22,23,25 | 2026-05-12 | 5/15/2026 12:00:00 AM |  | 3 | 21 | 25.8 | 123 | MURO | 21 | MURO-21-3 | 2026-10-22 | NUEVO | 2026-10-22 | 9.45 | 4.8
VIALE 26 | M-T1 84 |  | Concreto | Muros P12 T1 (ejes 09-10 entre J-G) M=02,09,13,22,23,25 | 2026-05-12 | 5/15/2026 12:00:00 AM |  | 3 | 21 | 26.1 | 124 | MURO | 21 | MURO-21-3 | 2026-10-22 | NUEVO | 2026-10-22 | 9.45 | 5.1
VIALE 26 | M-T1 84 |  | Concreto | Muros P12 T1 (ejes 09-10 entre J-G) M=02,09,13,22,23,25 | 2026-05-12 | 5/15/2026 12:00:00 AM |  | 3 | 21 | 26.2 | 125 | MURO | 21 | MURO-21-3 | 2026-10-22 | NUEVO | 2026-10-22 | 9.45 | 5.2
VIALE 26 | M-T1 83 |  | Concreto | Muros P12 T1 (ejes 12-14 entre A-F) M=01,02,09,13,22,23,25 | 2026-05-11 | 6/8/2026 12:00:00 AM |  | 28 | 21 | 44.4 | 211 | MURO | 21 | MURO-21-28 | 2026-10-22 | NUEVO | 2026-10-22 | 21 | 23.4
VIALE 26 | M-T1 83 |  | Concreto | Muros P12 T1 (ejes 12-14 entre A-F) M=01,02,09,13,22,23,25 | 2026-05-11 | 6/8/2026 12:00:00 AM |  | 28 | 21 | 46.8 | 223 | MURO | 21 | MURO-21-28 | 2026-10-22 | NUEVO | 2026-10-22 | 21 | 25.8
VIALE 26 | M-T1 83 |  | Concreto | Muros P12 T1 (ejes 12-14 entre A-F) M=01,02,09,13,22,23,25 | 2026-05-11 | 6/8/2026 12:00:00 AM |  | 28 | 21 | 45.7 | 218 | MURO | 21 | MURO-21-28 | 2026-10-22 | NUEVO | 2026-10-22 | 21 | 24.7
VIALE 26 | M-T1 83 |  | Concreto | Muros P12 T1 (ejes 12-14 entre A-F) M=01,02,09,13,22,23,25 | 2026-05-11 | 5/18/2026 12:00:00 AM |  | 7 | 21 | 33.3 | 158 | MURO | 21 | MURO-21-7 | 2026-10-22 | NUEVO | 2026-10-22 | 13.86 | 12.3
VIALE 26 | M-T1 83 |  | Concreto | Muros P12 T1 (ejes 12-14 entre A-F) M=01,02,09,13,22,23,25 | 2026-05-11 | 5/18/2026 12:00:00 AM |  | 7 | 21 | 33.6 | 160 | MURO | 21 | MURO-21-7 | 2026-10-22 | NUEVO | 2026-10-22 | 13.86 | 12.6
VIALE 26 | M-T1 83 |  | Concreto | Muros P12 T1 (ejes 12-14 entre A-F) M=01,02,09,13,22,23,25 | 2026-05-11 | 5/18/2026 12:00:00 AM |  | 7 | 21 | 32.2 | 153 | MURO | 21 | MURO-21-7 | 2026-10-22 | NUEVO | 2026-10-22 | 13.86 | 11.2
VIALE 26 | M-T1 83 |  | Concreto | Muros P12 T1 (ejes 12-14 entre A-F) M=01,02,09,13,22,23,25 | 2026-05-11 | 5/14/2026 12:00:00 AM |  | 3 | 21 | 21.4 | 102 | MURO | 21 | MURO-21-3 | 2026-10-22 | NUEVO | 2026-10-22 | 9.45 | 0.4
VIALE 26 | M-T1 83 |  | Concreto | Muros P12 T1 (ejes 12-14 entre A-F) M=01,02,09,13,22,23,25 | 2026-05-11 | 5/14/2026 12:00:00 AM |  | 3 | 21 | 24.7 | 118 | MURO | 21 | MURO-21-3 | 2026-10-22 | NUEVO | 2026-10-22 | 9.45 | 3.7
VIALE 26 | M-T1 83 |  | Concreto | Muros P12 T1 (ejes 12-14 entre A-F) M=01,02,09,13,22,23,25 | 2026-05-11 | 5/14/2026 12:00:00 AM |  | 3 | 21 | 20.1 | 96 | MURO | 21 | MURO-21-3 | 2026-10-22 | NUEVO | 2026-10-22 | 9.45 | -0.9
VIALE 26 | P-T1 68 |  | Concreto | Placa P12 T1 (ejes 01-04 entre A-J) | 2026-05-11 | 6/8/2026 12:00:00 AM |  | 28 | 21 | 38.6 | 184 | PLACA | 21 | PLACA-21-28 | 2026-10-22 | NUEVO | 2026-10-22 | 21 | 17.6
VIALE 26 | P-T1 68 |  | Concreto | Placa P12 T1 (ejes 01-04 entre A-J) | 2026-05-11 | 6/8/2026 12:00:00 AM |  | 28 | 21 | 39.6 | 188 | PLACA | 21 | PLACA-21-28 | 2026-10-22 | NUEVO | 2026-10-22 | 21 | 18.6
VIALE 26 | P-T1 68 |  | Concreto | Placa P12 T1 (ejes 01-04 entre A-J) | 2026-05-11 | 6/8/2026 12:00:00 AM |  | 28 | 21 | 36.6 | 174 | PLACA | 21 | PLACA-21-28 | 2026-10-22 | NUEVO | 2026-10-22 | 21 | 15.6
VIALE 26 | P-T1 68 |  | Concreto | Placa P12 T1 (ejes 01-04 entre A-J) | 2026-05-11 | 5/18/2026 12:00:00 AM |  | 7 | 21 | 25.8 | 123 | PLACA | 21 | PLACA-21-7 | 2026-10-22 | NUEVO | 2026-10-22 | 13.86 | 4.8
VIALE 26 | P-T1 68 |  | Concreto | Placa P12 T1 (ejes 01-04 entre A-J) | 2026-05-11 | 5/18/2026 12:00:00 AM |  | 7 | 21 | 27.8 | 132 | PLACA | 21 | PLACA-21-7 | 2026-10-22 | NUEVO | 2026-10-22 | 13.86 | 6.8
VIALE 26 | P-T1 68 |  | Concreto | Placa P12 T1 (ejes 01-04 entre A-J) | 2026-05-11 | 5/18/2026 12:00:00 AM |  | 7 | 21 | 28.2 | 134 | PLACA | 21 | PLACA-21-7 | 2026-10-22 | NUEVO | 2026-10-22 | 13.86 | 7.2
VIALE 26 | P-T1 68 |  | Concreto | Placa P12 T1 (ejes 01-04 entre A-J) | 2026-05-11 | 5/14/2026 12:00:00 AM |  | 3 | 21 | 19.8 | 94 | PLACA | 21 | PLACA-21-3 | 2026-10-22 | NUEVO | 2026-10-22 | 9.45 | -1.2
VIALE 26 | P-T1 68 |  | Concreto | Placa P12 T1 (ejes 01-04 entre A-J) | 2026-05-11 | 5/14/2026 12:00:00 AM |  | 3 | 21 | 22.1 | 105 | PLACA | 21 | PLACA-21-3 | 2026-10-22 | NUEVO | 2026-10-22 | 9.45 | 1.1
VIALE 26 | P-T1 68 |  | Concreto | Placa P12 T1 (ejes 01-04 entre A-J) | 2026-05-11 | 5/14/2026 12:00:00 AM |  | 3 | 21 | 20 | 95 | PLACA | 21 | PLACA-21-3 | 2026-10-22 | NUEVO | 2026-10-22 | 9.45 | -1
VIALE 26 | P-T2 74 |  | Concreto | Placa Cubierta T2 (ejes 5 al 8) | 2026-05-11 | 7/6/2026 12:00:00 AM |  | 56 | 21 | 22.9 | 109 | PLACA | 21 | PLACA-21-56 | 2026-10-22 | NUEVO | 2026-10-22 | 21 | 1.9
VIALE 26 | P-T2 74 |  | Concreto | Placa Cubierta T2 (ejes 5 al 8) | 2026-05-11 | 7/6/2026 12:00:00 AM |  | 56 | 21 | 19.9 | 95 | PLACA | 21 | PLACA-21-56 | 2026-10-22 | NUEVO | 2026-10-22 | 21 | -1.1
VIALE 26 | P-T2 74 |  | Concreto | Placa Cubierta T2 (ejes 5 al 8) | 2026-05-11 | 7/6/2026 12:00:00 AM |  | 56 | 21 | 20.2 | 96 | PLACA | 21 | PLACA-21-56 | 2026-10-22 | NUEVO | 2026-10-22 | 21 | -0.8
VIALE 26 | P-T2 74 |  | Concreto | Placa Cubierta T2 (ejes 5 al 8) | 2026-05-11 | 6/8/2026 12:00:00 AM |  | 28 | 21 | 18.6 | 88 | PLACA | 21 | PLACA-21-28 | 2026-10-22 | NUEVO | 2026-10-22 | 21 | -2.4
VIALE 26 | P-T2 74 |  | Concreto | Placa Cubierta T2 (ejes 5 al 8) | 2026-05-11 | 6/8/2026 12:00:00 AM |  | 28 | 21 | 20 | 95 | PLACA | 21 | PLACA-21-28 | 2026-10-22 | NUEVO | 2026-10-22 | 21 | -1
VIALE 26 | P-T2 74 |  | Concreto | Placa Cubierta T2 (ejes 5 al 8) | 2026-05-11 | 6/8/2026 12:00:00 AM |  | 28 | 21 | 20.6 | 98 | PLACA | 21 | PLACA-21-28 | 2026-10-22 | NUEVO | 2026-10-22 | 21 | -0.4
VIALE 26 | P-T2 74 |  | Concreto | Placa Cubierta T2 (ejes 5 al 8) | 2026-05-11 | 5/18/2026 12:00:00 AM |  | 7 | 21 | 14.3 | 68 | PLACA | 21 | PLACA-21-7 | 2026-10-22 | NUEVO | 2026-10-22 | 13.86 | -6.7
VIALE 26 | P-T2 74 |  | Concreto | Placa Cubierta T2 (ejes 5 al 8) | 2026-05-11 | 5/18/2026 12:00:00 AM |  | 7 | 21 | 14.6 | 70 | PLACA | 21 | PLACA-21-7 | 2026-10-22 | NUEVO | 2026-10-22 | 13.86 | -6.4
VIALE 26 | P-T2 74 |  | Concreto | Placa Cubierta T2 (ejes 5 al 8) | 2026-05-11 | 5/18/2026 12:00:00 AM |  | 7 | 21 | 12.6 | 60 | PLACA | 21 | PLACA-21-7 | 2026-10-22 | NUEVO | 2026-10-22 | 13.86 | -8.4
VIALE 26 | P-T2 74 |  | Concreto | Placa Cubierta T2 (ejes 5 al 8) | 2026-05-11 | 5/14/2026 12:00:00 AM |  | 3 | 21 | 9.9 | 47 | PLACA | 21 | PLACA-21-3 | 2026-10-22 | NUEVO | 2026-10-22 | 9.45 | -11.1
VIALE 26 | P-T2 74 |  | Concreto | Placa Cubierta T2 (ejes 5 al 8) | 2026-05-11 | 5/14/2026 12:00:00 AM |  | 3 | 21 | 9.5 | 45 | PLACA | 21 | PLACA-21-3 | 2026-10-22 | NUEVO | 2026-10-22 | 9.45 | -11.5
VIALE 26 | P-T2 74 |  | Concreto | Placa Cubierta T2 (ejes 5 al 8) | 2026-05-11 | 5/14/2026 12:00:00 AM |  | 3 | 21 | 8.3 | 39 | PLACA | 21 | PLACA-21-3 | 2026-10-22 | NUEVO | 2026-10-22 | 9.45 | -12.7
VIALE 26 | M-T1 82 |  | Concreto | Muros P12 T1 (EJES 12-15 ENTRE J-G) M=07,31,32,03,04,30,29 | 2026-05-08 | 6/5/2026 12:00:00 AM |  | 28 | 21 | 28.1 | 134 | MURO | 21 | MURO-21-28 | 2026-10-22 | NUEVO | 2026-10-22 | 21 | 7.1
VIALE 26 | M-T1 82 |  | Concreto | Muros P12 T1 (EJES 12-15 ENTRE J-G) M=07,31,32,03,04,30,29 | 2026-05-08 | 6/5/2026 12:00:00 AM |  | 28 | 21 | 26.9 | 128 | MURO | 21 | MURO-21-28 | 2026-10-22 | NUEVO | 2026-10-22 | 21 | 5.9
VIALE 26 | M-T1 82 |  | Concreto | Muros P12 T1 (EJES 12-15 ENTRE J-G) M=07,31,32,03,04,30,29 | 2026-05-08 | 6/5/2026 12:00:00 AM |  | 28 | 21 | 27.3 | 130 | MURO | 21 | MURO-21-28 | 2026-10-22 | NUEVO | 2026-10-22 | 21 | 6.3
VIALE 26 | M-T1 82 |  | Concreto | Muros P12 T1 (EJES 12-15 ENTRE J-G) M=07,31,32,03,04,30,29 | 2026-05-08 | 5/15/2026 12:00:00 AM |  | 7 | 21 | 17.9 | 85 | MURO | 21 | MURO-21-7 | 2026-10-22 | NUEVO | 2026-10-22 | 13.86 | -3.1
VIALE 26 | M-T1 82 |  | Concreto | Muros P12 T1 (EJES 12-15 ENTRE J-G) M=07,31,32,03,04,30,29 | 2026-05-08 | 5/15/2026 12:00:00 AM |  | 7 | 21 | 17.1 | 81 | MURO | 21 | MURO-21-7 | 2026-10-22 | NUEVO | 2026-10-22 | 13.86 | -3.9
VIALE 26 | M-T1 82 |  | Concreto | Muros P12 T1 (EJES 12-15 ENTRE J-G) M=07,31,32,03,04,30,29 | 2026-05-08 | 5/15/2026 12:00:00 AM |  | 7 | 21 | 19.2 | 91 | MURO | 21 | MURO-21-7 | 2026-10-22 | NUEVO | 2026-10-22 | 13.86 | -1.8
VIALE 26 | M-T1 82 |  | Concreto | Muros P12 T1 (EJES 12-15 ENTRE J-G) M=07,31,32,03,04,30,29 | 2026-05-08 | 5/13/2026 12:00:00 AM |  | 5 | 21 | 16.1 | 77 | MURO | 21 | MURO-21-5 | 2026-10-22 | NUEVO | 2026-10-22 | 11.65 | -4.9
VIALE 26 | M-T1 82 |  | Concreto | Muros P12 T1 (EJES 12-15 ENTRE J-G) M=07,31,32,03,04,30,29 | 2026-05-08 | 5/13/2026 12:00:00 AM |  | 5 | 21 | 16.3 | 78 | MURO | 21 | MURO-21-5 | 2026-10-22 | NUEVO | 2026-10-22 | 11.65 | -4.7
VIALE 26 | M-T1 82 |  | Concreto | Muros P12 T1 (EJES 12-15 ENTRE J-G) M=07,31,32,03,04,30,29 | 2026-05-08 | 5/13/2026 12:00:00 AM |  | 5 | 21 | 14.2 | 68 | MURO | 21 | MURO-21-5 | 2026-10-22 | NUEVO | 2026-10-22 | 11.65 | -6.8
VIALE 26 | P-T1 67 |  | Concreto | Placa P12 T1 (ejes 04-06 entre A-J) | 2026-05-08 | 6/5/2026 12:00:00 AM |  | 28 | 21 | 24.8 | 118 | PLACA | 21 | PLACA-21-28 | 2026-10-22 | NUEVO | 2026-10-22 | 21 | 3.8
VIALE 26 | P-T1 67 |  | Concreto | Placa P12 T1 (ejes 04-06 entre A-J) | 2026-05-08 | 6/5/2026 12:00:00 AM |  | 28 | 21 | 26.6 | 127 | PLACA | 21 | PLACA-21-28 | 2026-10-22 | NUEVO | 2026-10-22 | 21 | 5.6
VIALE 26 | P-T1 67 |  | Concreto | Placa P12 T1 (ejes 04-06 entre A-J) | 2026-05-08 | 6/5/2026 12:00:00 AM |  | 28 | 21 | 25.2 | 120 | PLACA | 21 | PLACA-21-28 | 2026-10-22 | NUEVO | 2026-10-22 | 21 | 4.2
VIALE 26 | P-T1 67 |  | Concreto | Placa P12 T1 (ejes 04-06 entre A-J) | 2026-05-08 | 5/15/2026 12:00:00 AM |  | 7 | 21 | 16.5 | 78 | PLACA | 21 | PLACA-21-7 | 2026-10-22 | NUEVO | 2026-10-22 | 13.86 | -4.5
VIALE 26 | P-T1 67 |  | Concreto | Placa P12 T1 (ejes 04-06 entre A-J) | 2026-05-08 | 5/15/2026 12:00:00 AM |  | 7 | 21 | 17.2 | 82 | PLACA | 21 | PLACA-21-7 | 2026-10-22 | NUEVO | 2026-10-22 | 13.86 | -3.8
VIALE 26 | P-T1 67 |  | Concreto | Placa P12 T1 (ejes 04-06 entre A-J) | 2026-05-08 | 5/15/2026 12:00:00 AM |  | 7 | 21 | 16.3 | 78 | PLACA | 21 | PLACA-21-7 | 2026-10-22 | NUEVO | 2026-10-22 | 13.86 | -4.7
VIALE 26 | P-T1 67 |  | Concreto | Placa P12 T1 (ejes 04-06 entre A-J) | 2026-05-08 | 5/12/2026 12:00:00 AM |  | 4 | 21 | 11.2 | 53 | PLACA | 21 | PLACA-21-4 | 2026-10-22 | NUEVO | 2026-10-22 | 10.55 | -9.8
VIALE 26 | P-T1 67 |  | Concreto | Placa P12 T1 (ejes 04-06 entre A-J) | 2026-05-08 | 5/12/2026 12:00:00 AM |  | 4 | 21 | 12.5 | 59 | PLACA | 21 | PLACA-21-4 | 2026-10-22 | NUEVO | 2026-10-22 | 10.55 | -8.5
VIALE 26 | P-T1 67 |  | Concreto | Placa P12 T1 (ejes 04-06 entre A-J) | 2026-05-08 | 5/12/2026 12:00:00 AM |  | 4 | 21 | 12.7 | 60 | PLACA | 21 | PLACA-21-4 | 2026-10-22 | NUEVO | 2026-10-22 | 10.55 | -8.3
VIALE 26 | M-T1 81 |  | Concreto | Muros P11 T1 (EJES 01-02 ENTRE A-J) M=14,15,12,16,11 | 2026-05-07 | 6/4/2026 12:00:00 AM |  | 28 | 21 | 40.7 | 194 | MURO | 21 | MURO-21-28 | 2026-10-22 | NUEVO | 2026-10-22 | 21 | 19.7
VIALE 26 | M-T1 81 |  | Concreto | Muros P11 T1 (EJES 01-02 ENTRE A-J) M=14,15,12,16,11 | 2026-05-07 | 6/4/2026 12:00:00 AM |  | 28 | 21 | 40.7 | 194 | MURO | 21 | MURO-21-28 | 2026-10-22 | NUEVO | 2026-10-22 | 21 | 19.7
VIALE 26 | M-T1 81 |  | Concreto | Muros P11 T1 (EJES 01-02 ENTRE A-J) M=14,15,12,16,11 | 2026-05-07 | 6/4/2026 12:00:00 AM |  | 28 | 21 | 40.6 | 193 | MURO | 21 | MURO-21-28 | 2026-10-22 | NUEVO | 2026-10-22 | 21 | 19.6
VIALE 26 | M-T1 81 |  | Concreto | Muros P11 T1 (EJES 01-02 ENTRE A-J) M=14,15,12,16,11 | 2026-05-07 | 5/14/2026 12:00:00 AM |  | 7 | 21 | 29.1 | 138 | MURO | 21 | MURO-21-7 | 2026-10-22 | NUEVO | 2026-10-22 | 13.86 | 8.1
VIALE 26 | M-T1 81 |  | Concreto | Muros P11 T1 (EJES 01-02 ENTRE A-J) M=14,15,12,16,11 | 2026-05-07 | 5/14/2026 12:00:00 AM |  | 7 | 21 | 27.2 | 129 | MURO | 21 | MURO-21-7 | 2026-10-22 | NUEVO | 2026-10-22 | 13.86 | 6.2
VIALE 26 | M-T1 81 |  | Concreto | Muros P11 T1 (EJES 01-02 ENTRE A-J) M=14,15,12,16,11 | 2026-05-07 | 5/14/2026 12:00:00 AM |  | 7 | 21 | 28.7 | 137 | MURO | 21 | MURO-21-7 | 2026-10-22 | NUEVO | 2026-10-22 | 13.86 | 7.7
VIALE 26 | M-T1 81 |  | Concreto | Muros P11 T1 (EJES 01-02 ENTRE A-J) M=14,15,12,16,11 | 2026-05-07 | 5/9/2026 12:00:00 AM |  | 2 | 21 | 14.5 | 69 | MURO | 21 | MURO-21-2 | 2026-10-22 | NUEVO | 2026-10-22 | 6.83 | -6.5
VIALE 26 | M-T1 81 |  | Concreto | Muros P11 T1 (EJES 01-02 ENTRE A-J) M=14,15,12,16,11 | 2026-05-07 | 5/9/2026 12:00:00 AM |  | 2 | 21 | 15.1 | 72 | MURO | 21 | MURO-21-2 | 2026-10-22 | NUEVO | 2026-10-22 | 6.83 | -5.9
VIALE 26 | M-T1 81 |  | Concreto | Muros P11 T1 (EJES 01-02 ENTRE A-J) M=14,15,12,16,11 | 2026-05-07 | 5/9/2026 12:00:00 AM |  | 2 | 21 | 15.4 | 73 | MURO | 21 | MURO-21-2 | 2026-10-22 | NUEVO | 2026-10-22 | 6.83 | -5.6
VIALE 26 | M-T2 100 |  | Concreto | Muros T2 Cubierta (escalera) | 2026-05-07 | 7/2/2026 12:00:00 AM |  | 56 | 21 | 14.9 | 71 | MURO | 21 | MURO-21-56 | 2026-10-22 | NUEVO | 2026-10-22 | 21 | -6.1
VIALE 26 | M-T2 100 |  | Concreto | Muros T2 Cubierta (escalera) | 2026-05-07 | 7/2/2026 12:00:00 AM |  | 56 | 21 | 13.7 | 65 | MURO | 21 | MURO-21-56 | 2026-10-22 | NUEVO | 2026-10-22 | 21 | -7.3
VIALE 26 | M-T2 100 |  | Concreto | Muros T2 Cubierta (escalera) | 2026-05-07 | 7/2/2026 12:00:00 AM |  | 56 | 21 | 15.3 | 73 | MURO | 21 | MURO-21-56 | 2026-10-22 | NUEVO | 2026-10-22 | 21 | -5.7
VIALE 26 | M-T2 100 |  | Concreto | Muros T2 Cubierta (escalera) | 2026-05-07 | 6/4/2026 12:00:00 AM |  | 28 | 21 | 13 | 62 | MURO | 21 | MURO-21-28 | 2026-10-22 | NUEVO | 2026-10-22 | 21 | -8
VIALE 26 | M-T2 100 |  | Concreto | Muros T2 Cubierta (escalera) | 2026-05-07 | 6/4/2026 12:00:00 AM |  | 28 | 21 | 14 | 67 | MURO | 21 | MURO-21-28 | 2026-10-22 | NUEVO | 2026-10-22 | 21 | -7
VIALE 26 | M-T2 100 |  | Concreto | Muros T2 Cubierta (escalera) | 2026-05-07 | 6/4/2026 12:00:00 AM |  | 28 | 21 | 13.6 | 65 | MURO | 21 | MURO-21-28 | 2026-10-22 | NUEVO | 2026-10-22 | 21 | -7.4
VIALE 26 | M-T2 100 |  | Concreto | Muros T2 Cubierta (escalera) | 2026-05-07 | 5/14/2026 12:00:00 AM |  | 7 | 21 | 8 | 38 | MURO | 21 | MURO-21-7 | 2026-10-22 | NUEVO | 2026-10-22 | 13.86 | -13
VIALE 26 | M-T2 100 |  | Concreto | Muros T2 Cubierta (escalera) | 2026-05-07 | 5/14/2026 12:00:00 AM |  | 7 | 21 | 7.7 | 37 | MURO | 21 | MURO-21-7 | 2026-10-22 | NUEVO | 2026-10-22 | 13.86 | -13.3
VIALE 26 | M-T2 100 |  | Concreto | Muros T2 Cubierta (escalera) | 2026-05-07 | 5/14/2026 12:00:00 AM |  | 7 | 21 | 8.6 | 41 | MURO | 21 | MURO-21-7 | 2026-10-22 | NUEVO | 2026-10-22 | 13.86 | -12.4
VIALE 26 | M-T2 100 |  | Concreto | Muros T2 Cubierta (escalera) | 2026-05-07 | 5/12/2026 12:00:00 AM |  | 5 | 21 | 7.6 | 36 | MURO | 21 | MURO-21-5 | 2026-10-22 | NUEVO | 2026-10-22 | 11.65 | -13.4
VIALE 26 | M-T2 100 |  | Concreto | Muros T2 Cubierta (escalera) | 2026-05-07 | 5/12/2026 12:00:00 AM |  | 5 | 21 | 8 | 38 | MURO | 21 | MURO-21-5 | 2026-10-22 | NUEVO | 2026-10-22 | 11.65 | -13
VIALE 26 | M-T2 100 |  | Concreto | Muros T2 Cubierta (escalera) | 2026-05-07 | 5/12/2026 12:00:00 AM |  | 5 | 21 | 8 | 38 | MURO | 21 | MURO-21-5 | 2026-10-22 | NUEVO | 2026-10-22 | 11.65 | -13
VIALE 26 | P-T1 66 |  | Concreto | Placa P12 T1 (ejes 06-08 entre A-J) | 2026-05-07 | 6/4/2026 12:00:00 AM |  | 28 | 21 | 39.4 | 187 | PLACA | 21 | PLACA-21-28 | 2026-10-22 | NUEVO | 2026-10-22 | 21 | 18.4
VIALE 26 | P-T1 66 |  | Concreto | Placa P12 T1 (ejes 06-08 entre A-J) | 2026-05-07 | 6/4/2026 12:00:00 AM |  | 28 | 21 | 38.9 | 185 | PLACA | 21 | PLACA-21-28 | 2026-10-22 | NUEVO | 2026-10-22 | 21 | 17.9
VIALE 26 | P-T1 66 |  | Concreto | Placa P12 T1 (ejes 06-08 entre A-J) | 2026-05-07 | 6/4/2026 12:00:00 AM |  | 28 | 21 | 39.4 | 188 | PLACA | 21 | PLACA-21-28 | 2026-10-22 | NUEVO | 2026-10-22 | 21 | 18.4
VIALE 26 | P-T1 66 |  | Concreto | Placa P12 T1 (ejes 06-08 entre A-J) | 2026-05-07 | 5/14/2026 12:00:00 AM |  | 7 | 21 | 26.1 | 124 | PLACA | 21 | PLACA-21-7 | 2026-10-22 | NUEVO | 2026-10-22 | 13.86 | 5.1
VIALE 26 | P-T1 66 |  | Concreto | Placa P12 T1 (ejes 06-08 entre A-J) | 2026-05-07 | 5/14/2026 12:00:00 AM |  | 7 | 21 | 28.5 | 136 | PLACA | 21 | PLACA-21-7 | 2026-10-22 | NUEVO | 2026-10-22 | 13.86 | 7.5
VIALE 26 | P-T1 66 |  | Concreto | Placa P12 T1 (ejes 06-08 entre A-J) | 2026-05-07 | 5/14/2026 12:00:00 AM |  | 7 | 21 | 27.4 | 130 | PLACA | 21 | PLACA-21-7 | 2026-10-22 | NUEVO | 2026-10-22 | 13.86 | 6.4
VIALE 26 | P-T1 66 |  | Concreto | Placa P12 T1 (ejes 06-08 entre A-J) | 2026-05-07 | 5/9/2026 12:00:00 AM |  | 2 | 21 | 15.3 | 73 | PLACA | 21 | PLACA-21-2 | 2026-10-22 | NUEVO | 2026-10-22 | 6.83 | -5.7
VIALE 26 | P-T1 66 |  | Concreto | Placa P12 T1 (ejes 06-08 entre A-J) | 2026-05-07 | 5/9/2026 12:00:00 AM |  | 2 | 21 | 16.2 | 77 | PLACA | 21 | PLACA-21-2 | 2026-10-22 | NUEVO | 2026-10-22 | 6.83 | -4.8
VIALE 26 | P-T1 66 |  | Concreto | Placa P12 T1 (ejes 06-08 entre A-J) | 2026-05-07 | 5/9/2026 12:00:00 AM |  | 2 | 21 | 15.7 | 75 | PLACA | 21 | PLACA-21-2 | 2026-10-22 | NUEVO | 2026-10-22 | 6.83 | -5.3
VIALE 26 | M-T1 80 |  | Concreto | Muros P11 T1 (EJES 02-03 ENTRE A-J) M=02,09,13,23,24 | 2026-05-06 | 6/3/2026 12:00:00 AM |  | 28 | 21 | 36.9 | 176 | MURO | 21 | MURO-21-28 | 2026-10-22 | NUEVO | 2026-10-22 | 21 | 15.9
VIALE 26 | M-T1 80 |  | Concreto | Muros P11 T1 (EJES 02-03 ENTRE A-J) M=02,09,13,23,24 | 2026-05-06 | 6/3/2026 12:00:00 AM |  | 28 | 21 | 29.6 | 141 | MURO | 21 | MURO-21-28 | 2026-10-22 | NUEVO | 2026-10-22 | 21 | 8.6
VIALE 26 | M-T1 80 |  | Concreto | Muros P11 T1 (EJES 02-03 ENTRE A-J) M=02,09,13,23,24 | 2026-05-06 | 6/3/2026 12:00:00 AM |  | 28 | 21 | 33.8 | 161 | MURO | 21 | MURO-21-28 | 2026-10-22 | NUEVO | 2026-10-22 | 21 | 12.8
VIALE 26 | M-T1 80 |  | Concreto | Muros P11 T1 (EJES 02-03 ENTRE A-J) M=02,09,13,23,24 | 2026-05-06 | 5/13/2026 12:00:00 AM |  | 7 | 21 | 26.9 | 128 | MURO | 21 | MURO-21-7 | 2026-10-22 | NUEVO | 2026-10-22 | 13.86 | 5.9
VIALE 26 | M-T1 80 |  | Concreto | Muros P11 T1 (EJES 02-03 ENTRE A-J) M=02,09,13,23,24 | 2026-05-06 | 5/13/2026 12:00:00 AM |  | 7 | 21 | 28.9 | 138 | MURO | 21 | MURO-21-7 | 2026-10-22 | NUEVO | 2026-10-22 | 13.86 | 7.9
VIALE 26 | M-T1 80 |  | Concreto | Muros P11 T1 (EJES 02-03 ENTRE A-J) M=02,09,13,23,24 | 2026-05-06 | 5/13/2026 12:00:00 AM |  | 7 | 21 | 27.9 | 133 | MURO | 21 | MURO-21-7 | 2026-10-22 | NUEVO | 2026-10-22 | 13.86 | 6.9
VIALE 26 | M-T1 80 |  | Concreto | Muros P11 T1 (EJES 02-03 ENTRE A-J) M=02,09,13,23,24 | 2026-05-06 | 5/9/2026 12:00:00 AM |  | 3 | 21 | 17.6 | 84 | MURO | 21 | MURO-21-3 | 2026-10-22 | NUEVO | 2026-10-22 | 9.45 | -3.4
VIALE 26 | M-T1 80 |  | Concreto | Muros P11 T1 (EJES 02-03 ENTRE A-J) M=02,09,13,23,24 | 2026-05-06 | 5/9/2026 12:00:00 AM |  | 3 | 21 | 19 | 90 | MURO | 21 | MURO-21-3 | 2026-10-22 | NUEVO | 2026-10-22 | 9.45 | -2
VIALE 26 | M-T1 80 |  | Concreto | Muros P11 T1 (EJES 02-03 ENTRE A-J) M=02,09,13,23,24 | 2026-05-06 | 5/9/2026 12:00:00 AM |  | 3 | 21 | 19.1 | 91 | MURO | 21 | MURO-21-3 | 2026-10-22 | NUEVO | 2026-10-22 | 9.45 | -1.9
VIALE 26 | P-T1 65 |  | Concreto | Placa P12 T1 (ejes 08-10 entre A-J) | 2026-05-06 | 6/3/2026 12:00:00 AM |  | 28 | 21 | 41.6 | 198 | PLACA | 21 | PLACA-21-28 | 2026-10-22 | NUEVO | 2026-10-22 | 21 | 20.6
VIALE 26 | P-T1 65 |  | Concreto | Placa P12 T1 (ejes 08-10 entre A-J) | 2026-05-06 | 6/3/2026 12:00:00 AM |  | 28 | 21 | 41.2 | 196 | PLACA | 21 | PLACA-21-28 | 2026-10-22 | NUEVO | 2026-10-22 | 21 | 20.2
VIALE 26 | P-T1 65 |  | Concreto | Placa P12 T1 (ejes 08-10 entre A-J) | 2026-05-06 | 6/3/2026 12:00:00 AM |  | 28 | 21 | 43.7 | 208 | PLACA | 21 | PLACA-21-28 | 2026-10-22 | NUEVO | 2026-10-22 | 21 | 22.7
VIALE 26 | P-T1 65 |  | Concreto | Placa P12 T1 (ejes 08-10 entre A-J) | 2026-05-06 | 5/13/2026 12:00:00 AM |  | 7 | 21 | 34 | 162 | PLACA | 21 | PLACA-21-7 | 2026-10-22 | NUEVO | 2026-10-22 | 13.86 | 13
VIALE 26 | P-T1 65 |  | Concreto | Placa P12 T1 (ejes 08-10 entre A-J) | 2026-05-06 | 5/13/2026 12:00:00 AM |  | 7 | 21 | 34.8 | 166 | PLACA | 21 | PLACA-21-7 | 2026-10-22 | NUEVO | 2026-10-22 | 13.86 | 13.8
VIALE 26 | P-T1 65 |  | Concreto | Placa P12 T1 (ejes 08-10 entre A-J) | 2026-05-06 | 5/13/2026 12:00:00 AM |  | 7 | 21 | 34.7 | 165 | PLACA | 21 | PLACA-21-7 | 2026-10-22 | NUEVO | 2026-10-22 | 13.86 | 13.7
VIALE 26 | P-T1 65 |  | Concreto | Placa P12 T1 (ejes 08-10 entre A-J) | 2026-05-06 | 5/9/2026 12:00:00 AM |  | 3 | 21 | 20.4 | 97 | PLACA | 21 | PLACA-21-3 | 2026-10-22 | NUEVO | 2026-10-22 | 9.45 | -0.6
VIALE 26 | P-T1 65 |  | Concreto | Placa P12 T1 (ejes 08-10 entre A-J) | 2026-05-06 | 5/9/2026 12:00:00 AM |  | 3 | 21 | 25.3 | 120 | PLACA | 21 | PLACA-21-3 | 2026-10-22 | NUEVO | 2026-10-22 | 9.45 | 4.3
VIALE 26 | P-T1 65 |  | Concreto | Placa P12 T1 (ejes 08-10 entre A-J) | 2026-05-06 | 5/9/2026 12:00:00 AM |  | 3 | 21 | 25.1 | 120 | PLACA | 21 | PLACA-21-3 | 2026-10-22 | NUEVO | 2026-10-22 | 9.45 | 4.1
VIALE 26 | P-T2 73 |  | Concreto | Placa Cubierta T2 (ejes 08-11 entre A-J) | 2026-05-06 | 6/3/2026 12:00:00 AM |  | 28 | 21 | 24.9 | 118 | PLACA | 21 | PLACA-21-28 | 2026-10-22 | NUEVO | 2026-10-22 | 21 | 3.9
VIALE 26 | P-T2 73 |  | Concreto | Placa Cubierta T2 (ejes 08-11 entre A-J) | 2026-05-06 | 6/3/2026 12:00:00 AM |  | 28 | 21 | 31.8 | 151 | PLACA | 21 | PLACA-21-28 | 2026-10-22 | NUEVO | 2026-10-22 | 21 | 10.8
VIALE 26 | P-T2 73 |  | Concreto | Placa Cubierta T2 (ejes 08-11 entre A-J) | 2026-05-06 | 6/3/2026 12:00:00 AM |  | 28 | 21 | 25.4 | 121 | PLACA | 21 | PLACA-21-28 | 2026-10-22 | NUEVO | 2026-10-22 | 21 | 4.4
VIALE 26 | P-T2 73 |  | Concreto | Placa Cubierta T2 (ejes 08-11 entre A-J) | 2026-05-06 | 5/13/2026 12:00:00 AM |  | 7 | 21 | 21.7 | 103 | PLACA | 21 | PLACA-21-7 | 2026-10-22 | NUEVO | 2026-10-22 | 13.86 | 0.7
VIALE 26 | P-T2 73 |  | Concreto | Placa Cubierta T2 (ejes 08-11 entre A-J) | 2026-05-06 | 5/13/2026 12:00:00 AM |  | 7 | 21 | 21.7 | 103 | PLACA | 21 | PLACA-21-7 | 2026-10-22 | NUEVO | 2026-10-22 | 13.86 | 0.7
VIALE 26 | P-T2 73 |  | Concreto | Placa Cubierta T2 (ejes 08-11 entre A-J) | 2026-05-06 | 5/13/2026 12:00:00 AM |  | 7 | 21 | 19.7 | 94 | PLACA | 21 | PLACA-21-7 | 2026-10-22 | NUEVO | 2026-10-22 | 13.86 | -1.3
VIALE 26 | P-T2 73 |  | Concreto | Placa Cubierta T2 (ejes 08-11 entre A-J) | 2026-05-06 | 5/9/2026 12:00:00 AM |  | 3 | 21 | 13.5 | 64 | PLACA | 21 | PLACA-21-3 | 2026-10-22 | NUEVO | 2026-10-22 | 9.45 | -7.5
VIALE 26 | P-T2 73 |  | Concreto | Placa Cubierta T2 (ejes 08-11 entre A-J) | 2026-05-06 | 5/9/2026 12:00:00 AM |  | 3 | 21 | 14.5 | 69 | PLACA | 21 | PLACA-21-3 | 2026-10-22 | NUEVO | 2026-10-22 | 9.45 | -6.5
VIALE 26 | P-T2 73 |  | Concreto | Placa Cubierta T2 (ejes 08-11 entre A-J) | 2026-05-06 | 5/9/2026 12:00:00 AM |  | 3 | 21 | 13.5 | 64 | PLACA | 21 | PLACA-21-3 | 2026-10-22 | NUEVO | 2026-10-22 | 9.45 | -7.5
VIALE 26 | E-T2 08 |  | Concreto | Escalera P-13 a P4 T2 | 2026-05-05 | 6/2/2026 12:00:00 AM |  | 28 | 21 | 27.9 | 133 | AUTOCOMPAC | 21 | AUTOCOMPAC-21-28 | 2026-10-22 | NUEVO | 2026-10-22 |  | 6.9
VIALE 26 | E-T2 08 |  | Concreto | Escalera P-13 a P4 T2 | 2026-05-05 | 6/2/2026 12:00:00 AM |  | 28 | 21 | 27.9 | 133 | AUTOCOMPAC | 21 | AUTOCOMPAC-21-28 | 2026-10-22 | NUEVO | 2026-10-22 |  | 6.9
VIALE 26 | E-T2 08 |  | Concreto | Escalera P-13 a P4 T2 | 2026-05-05 | 6/2/2026 12:00:00 AM |  | 28 | 21 | 28.4 | 135 | AUTOCOMPAC | 21 | AUTOCOMPAC-21-28 | 2026-10-22 | NUEVO | 2026-10-22 |  | 7.4
VIALE 26 | E-T2 08 |  | Concreto | Escalera P-13 a P4 T2 | 2026-05-05 | 5/12/2026 12:00:00 AM |  | 7 | 21 | 23.4 | 112 | AUTOCOMPAC | 21 | AUTOCOMPAC-21-7 | 2026-10-22 | NUEVO | 2026-10-22 |  | 2.4
VIALE 26 | E-T2 08 |  | Concreto | Escalera P-13 a P4 T2 | 2026-05-05 | 5/12/2026 12:00:00 AM |  | 7 | 21 | 21.2 | 101 | AUTOCOMPAC | 21 | AUTOCOMPAC-21-7 | 2026-10-22 | NUEVO | 2026-10-22 |  | 0.2
VIALE 26 | E-T2 08 |  | Concreto | Escalera P-13 a P4 T2 | 2026-05-05 | 5/12/2026 12:00:00 AM |  | 7 | 21 | 23.1 | 110 | AUTOCOMPAC | 21 | AUTOCOMPAC-21-7 | 2026-10-22 | NUEVO | 2026-10-22 |  | 2.1
VIALE 26 | E-T2 08 |  | Concreto | Escalera P-13 a P4 T2 | 2026-05-05 | 5/8/2026 12:00:00 AM |  | 3 | 21 | 14 | 67 | AUTOCOMPAC | 21 | AUTOCOMPAC-21-3 | 2026-10-22 | NUEVO | 2026-10-22 |  | -7
VIALE 26 | E-T2 08 |  | Concreto | Escalera P-13 a P4 T2 | 2026-05-05 | 5/8/2026 12:00:00 AM |  | 3 | 21 | 18.7 | 89 | AUTOCOMPAC | 21 | AUTOCOMPAC-21-3 | 2026-10-22 | NUEVO | 2026-10-22 |  | -2.3
VIALE 26 | E-T2 08 |  | Concreto | Escalera P-13 a P4 T2 | 2026-05-05 | 5/8/2026 12:00:00 AM |  | 3 | 21 | 18.3 | 87 | AUTOCOMPAC | 21 | AUTOCOMPAC-21-3 | 2026-10-22 | NUEVO | 2026-10-22 |  | -2.7
VIALE 26 | M-T1 79 |  | Concreto | Muros P11 T1 (EJES 04-05 ENTRE A-J) M=02,03,09,22,24,25 | 2026-05-05 | 6/2/2026 12:00:00 AM |  | 28 | 21 | 39.8 | 190 | MURO | 21 | MURO-21-28 | 2026-10-22 | NUEVO | 2026-10-22 | 21 | 18.8
VIALE 26 | M-T1 79 |  | Concreto | Muros P11 T1 (EJES 04-05 ENTRE A-J) M=02,03,09,22,24,25 | 2026-05-05 | 6/2/2026 12:00:00 AM |  | 28 | 21 | 40.7 | 194 | MURO | 21 | MURO-21-28 | 2026-10-22 | NUEVO | 2026-10-22 | 21 | 19.7
VIALE 26 | M-T1 79 |  | Concreto | Muros P11 T1 (EJES 04-05 ENTRE A-J) M=02,03,09,22,24,25 | 2026-05-05 | 6/2/2026 12:00:00 AM |  | 28 | 21 | 38 | 181 | MURO | 21 | MURO-21-28 | 2026-10-22 | NUEVO | 2026-10-22 | 21 | 17
VIALE 26 | M-T1 79 |  | Concreto | Muros P11 T1 (EJES 04-05 ENTRE A-J) M=02,03,09,22,24,25 | 2026-05-05 | 5/12/2026 12:00:00 AM |  | 7 | 21 | 31.2 | 148 | MURO | 21 | MURO-21-7 | 2026-10-22 | NUEVO | 2026-10-22 | 13.86 | 10.2
VIALE 26 | M-T1 79 |  | Concreto | Muros P11 T1 (EJES 04-05 ENTRE A-J) M=02,03,09,22,24,25 | 2026-05-05 | 5/12/2026 12:00:00 AM |  | 7 | 21 | 32.6 | 155 | MURO | 21 | MURO-21-7 | 2026-10-22 | NUEVO | 2026-10-22 | 13.86 | 11.6
VIALE 26 | M-T1 79 |  | Concreto | Muros P11 T1 (EJES 04-05 ENTRE A-J) M=02,03,09,22,24,25 | 2026-05-05 | 5/12/2026 12:00:00 AM |  | 7 | 21 | 29.8 | 142 | MURO | 21 | MURO-21-7 | 2026-10-22 | NUEVO | 2026-10-22 | 13.86 | 8.8
VIALE 26 | M-T1 79 |  | Concreto | Muros P11 T1 (EJES 04-05 ENTRE A-J) M=02,03,09,22,24,25 | 2026-05-05 | 5/6/2026 12:00:00 AM |  | 1 | 21 | 6.6 | 31 | MURO | 21 | MURO-21-1 | 2026-10-22 | NUEVO | 2026-10-22 | 4.2 | -14.4
VIALE 26 | M-T1 79 |  | Concreto | Muros P11 T1 (EJES 04-05 ENTRE A-J) M=02,03,09,22,24,25 | 2026-05-05 | 5/6/2026 12:00:00 AM |  | 1 | 21 | 6.5 | 31 | MURO | 21 | MURO-21-1 | 2026-10-22 | NUEVO | 2026-10-22 | 4.2 | -14.5
VIALE 26 | M-T1 79 |  | Concreto | Muros P11 T1 (EJES 04-05 ENTRE A-J) M=02,03,09,22,24,25 | 2026-05-05 | 5/6/2026 12:00:00 AM |  | 1 | 21 | 7.1 | 34 | MURO | 21 | MURO-21-1 | 2026-10-22 | NUEVO | 2026-10-22 | 4.2 | -13.9
VIALE 26 | P-T1 64 |  | Concreto | Placa P12 T1 (ejes 10-12 entre A-J) | 2026-05-05 | 6/2/2026 12:00:00 AM |  | 28 | 21 | 34.8 | 166 | PLACA | 21 | PLACA-21-28 | 2026-10-22 | NUEVO | 2026-10-22 | 21 | 13.8
VIALE 26 | P-T1 64 |  | Concreto | Placa P12 T1 (ejes 10-12 entre A-J) | 2026-05-05 | 6/2/2026 12:00:00 AM |  | 28 | 21 | 34.2 | 163 | PLACA | 21 | PLACA-21-28 | 2026-10-22 | NUEVO | 2026-10-22 | 21 | 13.2
VIALE 26 | P-T1 64 |  | Concreto | Placa P12 T1 (ejes 10-12 entre A-J) | 2026-05-05 | 6/2/2026 12:00:00 AM |  | 28 | 21 | 35.3 | 168 | PLACA | 21 | PLACA-21-28 | 2026-10-22 | NUEVO | 2026-10-22 | 21 | 14.3
VIALE 26 | P-T1 64 |  | Concreto | Placa P12 T1 (ejes 10-12 entre A-J) | 2026-05-05 | 5/12/2026 12:00:00 AM |  | 7 | 21 | 26.9 | 128 | PLACA | 21 | PLACA-21-7 | 2026-10-22 | NUEVO | 2026-10-22 | 13.86 | 5.9
VIALE 26 | P-T1 64 |  | Concreto | Placa P12 T1 (ejes 10-12 entre A-J) | 2026-05-05 | 5/12/2026 12:00:00 AM |  | 7 | 21 | 27.6 | 131 | PLACA | 21 | PLACA-21-7 | 2026-10-22 | NUEVO | 2026-10-22 | 13.86 | 6.6
VIALE 26 | P-T1 64 |  | Concreto | Placa P12 T1 (ejes 10-12 entre A-J) | 2026-05-05 | 5/12/2026 12:00:00 AM |  | 7 | 21 | 27.6 | 132 | PLACA | 21 | PLACA-21-7 | 2026-10-22 | NUEVO | 2026-10-22 | 13.86 | 6.6
VIALE 26 | P-T1 64 |  | Concreto | Placa P12 T1 (ejes 10-12 entre A-J) | 2026-05-05 | 5/6/2026 12:00:00 AM |  | 1 | 21 | 4.6 | 22 | PLACA | 21 | PLACA-21-1 | 2026-10-22 | NUEVO | 2026-10-22 | 4.2 | -16.4
VIALE 26 | P-T1 64 |  | Concreto | Placa P12 T1 (ejes 10-12 entre A-J) | 2026-05-05 | 5/6/2026 12:00:00 AM |  | 1 | 21 | 4.4 | 21 | PLACA | 21 | PLACA-21-1 | 2026-10-22 | NUEVO | 2026-10-22 | 4.2 | -16.6
VIALE 26 | P-T1 64 |  | Concreto | Placa P12 T1 (ejes 10-12 entre A-J) | 2026-05-05 | 5/6/2026 12:00:00 AM |  | 1 | 21 | 4.4 | 21 | PLACA | 21 | PLACA-21-1 | 2026-10-22 | NUEVO | 2026-10-22 | 4.2 | -16.6
VIALE 26 | M-T1 78 |  | Concreto | Muros P11 T1 (EJES 6-07 ENTRE A-J) M=02,03,13,22,23,24 | 2026-05-04 | 6/1/2026 12:00:00 AM |  | 28 | 21 | 33.8 | 161 | MURO | 21 | MURO-21-28 | 2026-10-22 | NUEVO | 2026-10-22 | 21 | 12.8
VIALE 26 | M-T1 78 |  | Concreto | Muros P11 T1 (EJES 6-07 ENTRE A-J) M=02,03,13,22,23,24 | 2026-05-04 | 6/1/2026 12:00:00 AM |  | 28 | 21 | 31.1 | 148 | MURO | 21 | MURO-21-28 | 2026-10-22 | NUEVO | 2026-10-22 | 21 | 10.1
VIALE 26 | M-T1 78 |  | Concreto | Muros P11 T1 (EJES 6-07 ENTRE A-J) M=02,03,13,22,23,24 | 2026-05-04 | 6/1/2026 12:00:00 AM |  | 28 | 21 | 31.3 | 149 | MURO | 21 | MURO-21-28 | 2026-10-22 | NUEVO | 2026-10-22 | 21 | 10.3
VIALE 26 | M-T1 78 |  | Concreto | Muros P11 T1 (EJES 6-07 ENTRE A-J) M=02,03,13,22,23,24 | 2026-05-04 | 5/11/2026 12:00:00 AM |  | 7 | 21 | 23.5 | 112 | MURO | 21 | MURO-21-7 | 2026-10-22 | NUEVO | 2026-10-22 | 13.86 | 2.5
VIALE 26 | M-T1 78 |  | Concreto | Muros P11 T1 (EJES 6-07 ENTRE A-J) M=02,03,13,22,23,24 | 2026-05-04 | 5/11/2026 12:00:00 AM |  | 7 | 21 | 26 | 124 | MURO | 21 | MURO-21-7 | 2026-10-22 | NUEVO | 2026-10-22 | 13.86 | 5
VIALE 26 | M-T1 78 |  | Concreto | Muros P11 T1 (EJES 6-07 ENTRE A-J) M=02,03,13,22,23,24 | 2026-05-04 | 5/11/2026 12:00:00 AM |  | 7 | 21 | 20.3 | 96 | MURO | 21 | MURO-21-7 | 2026-10-22 | NUEVO | 2026-10-22 | 13.86 | -0.7
VIALE 26 | M-T1 78 |  | Concreto | Muros P11 T1 (EJES 6-07 ENTRE A-J) M=02,03,13,22,23,24 | 2026-05-04 | 5/7/2026 12:00:00 AM |  | 3 | 21 | 17.9 | 85 | MURO | 21 | MURO-21-3 | 2026-10-22 | NUEVO | 2026-10-22 | 9.45 | -3.1
VIALE 26 | M-T1 78 |  | Concreto | Muros P11 T1 (EJES 6-07 ENTRE A-J) M=02,03,13,22,23,24 | 2026-05-04 | 5/7/2026 12:00:00 AM |  | 3 | 21 | 19.3 | 92 | MURO | 21 | MURO-21-3 | 2026-10-22 | NUEVO | 2026-10-22 | 9.45 | -1.7
VIALE 26 | M-T1 78 |  | Concreto | Muros P11 T1 (EJES 6-07 ENTRE A-J) M=02,03,13,22,23,24 | 2026-05-04 | 5/7/2026 12:00:00 AM |  | 3 | 21 | 19.1 | 91 | MURO | 21 | MURO-21-3 | 2026-10-22 | NUEVO | 2026-10-22 | 9.45 | -1.9
VIALE 26 | P-T1 63 |  | Concreto | Placa P12 T1 (ejes 12-15 entre A-J) | 2026-05-04 | 6/1/2026 12:00:00 AM |  | 28 | 21 | 27.9 | 133 | PLACA | 21 | PLACA-21-28 | 2026-10-22 | NUEVO | 2026-10-22 | 21 | 6.9
VIALE 26 | P-T1 63 |  | Concreto | Placa P12 T1 (ejes 12-15 entre A-J) | 2026-05-04 | 6/1/2026 12:00:00 AM |  | 28 | 21 | 28 | 133 | PLACA | 21 | PLACA-21-28 | 2026-10-22 | NUEVO | 2026-10-22 | 21 | 7
VIALE 26 | P-T1 63 |  | Concreto | Placa P12 T1 (ejes 12-15 entre A-J) | 2026-05-04 | 6/1/2026 12:00:00 AM |  | 28 | 21 | 27.6 | 132 | PLACA | 21 | PLACA-21-28 | 2026-10-22 | NUEVO | 2026-10-22 | 21 | 6.6
VIALE 26 | P-T1 63 |  | Concreto | Placa P12 T1 (ejes 12-15 entre A-J) | 2026-05-04 | 5/11/2026 12:00:00 AM |  | 7 | 21 | 20.2 | 96 | PLACA | 21 | PLACA-21-7 | 2026-10-22 | NUEVO | 2026-10-22 | 13.86 | -0.8
VIALE 26 | P-T1 63 |  | Concreto | Placa P12 T1 (ejes 12-15 entre A-J) | 2026-05-04 | 5/11/2026 12:00:00 AM |  | 7 | 21 | 22.5 | 107 | PLACA | 21 | PLACA-21-7 | 2026-10-22 | NUEVO | 2026-10-22 | 13.86 | 1.5
VIALE 26 | P-T1 63 |  | Concreto | Placa P12 T1 (ejes 12-15 entre A-J) | 2026-05-04 | 5/11/2026 12:00:00 AM |  | 7 | 21 | 20.2 | 96 | PLACA | 21 | PLACA-21-7 | 2026-10-22 | NUEVO | 2026-10-22 | 13.86 | -0.8
VIALE 26 | P-T1 63 |  | Concreto | Placa P12 T1 (ejes 12-15 entre A-J) | 2026-05-04 | 5/7/2026 12:00:00 AM |  | 3 | 21 | 16.8 | 80 | PLACA | 21 | PLACA-21-3 | 2026-10-22 | NUEVO | 2026-10-22 | 9.45 | -4.2
VIALE 26 | P-T1 63 |  | Concreto | Placa P12 T1 (ejes 12-15 entre A-J) | 2026-05-04 | 5/7/2026 12:00:00 AM |  | 3 | 21 | 18.3 | 87 | PLACA | 21 | PLACA-21-3 | 2026-10-22 | NUEVO | 2026-10-22 | 9.45 | -2.7
VIALE 26 | P-T1 63 |  | Concreto | Placa P12 T1 (ejes 12-15 entre A-J) | 2026-05-04 | 5/7/2026 12:00:00 AM |  | 3 | 21 | 16.7 | 79 | PLACA | 21 | PLACA-21-3 | 2026-10-22 | NUEVO | 2026-10-22 | 9.45 | -4.3
VIALE 26 | M-T1 77 |  | Concreto | Muros P12 T1 (EJES 08-10 ENTRE J-G) M=02,13,09,22,23,24,25 | 2026-05-02 | 5/30/2026 12:00:00 AM |  | 28 | 21 | 22.3 | 106 | MURO | 21 | MURO-21-28 | 2026-10-22 | NUEVO | 2026-10-22 | 21 | 1.3
VIALE 26 | M-T1 77 |  | Concreto | Muros P12 T1 (EJES 08-10 ENTRE J-G) M=02,13,09,22,23,24,25 | 2026-05-02 | 5/30/2026 12:00:00 AM |  | 28 | 21 | 20 | 95 | MURO | 21 | MURO-21-28 | 2026-10-22 | NUEVO | 2026-10-22 | 21 | -1
VIALE 26 | M-T1 77 |  | Concreto | Muros P12 T1 (EJES 08-10 ENTRE J-G) M=02,13,09,22,23,24,25 | 2026-05-02 | 5/30/2026 12:00:00 AM |  | 28 | 21 | 23.1 | 110 | MURO | 21 | MURO-21-28 | 2026-10-22 | NUEVO | 2026-10-22 | 21 | 2.1
VIALE 26 | M-T1 77 |  | Concreto | Muros P12 T1 (EJES 08-10 ENTRE J-G) M=02,13,09,22,23,24,25 | 2026-05-02 | 5/9/2026 12:00:00 AM |  | 7 | 21 | 16.3 | 78 | MURO | 21 | MURO-21-7 | 2026-10-22 | NUEVO | 2026-10-22 | 13.86 | -4.7
VIALE 26 | M-T1 77 |  | Concreto | Muros P12 T1 (EJES 08-10 ENTRE J-G) M=02,13,09,22,23,24,25 | 2026-05-02 | 5/9/2026 12:00:00 AM |  | 7 | 21 | 16.5 | 78 | MURO | 21 | MURO-21-7 | 2026-10-22 | NUEVO | 2026-10-22 | 13.86 | -4.5
VIALE 26 | M-T1 77 |  | Concreto | Muros P12 T1 (EJES 08-10 ENTRE J-G) M=02,13,09,22,23,24,25 | 2026-05-02 | 5/9/2026 12:00:00 AM |  | 7 | 21 | 17.8 | 85 | MURO | 21 | MURO-21-7 | 2026-10-22 | NUEVO | 2026-10-22 | 13.86 | -3.2
VIALE 26 | M-T1 77 |  | Concreto | Muros P12 T1 (EJES 08-10 ENTRE J-G) M=02,13,09,22,23,24,25 | 2026-05-02 | 5/5/2026 12:00:00 AM |  | 3 | 21 | 10.9 | 52 | MURO | 21 | MURO-21-3 | 2026-10-22 | NUEVO | 2026-10-22 | 9.45 | -10.1
VIALE 26 | M-T1 77 |  | Concreto | Muros P12 T1 (EJES 08-10 ENTRE J-G) M=02,13,09,22,23,24,25 | 2026-05-02 | 5/5/2026 12:00:00 AM |  | 3 | 21 | 11.3 | 54 | MURO | 21 | MURO-21-3 | 2026-10-22 | NUEVO | 2026-10-22 | 9.45 | -9.7
VIALE 26 | M-T1 77 |  | Concreto | Muros P12 T1 (EJES 08-10 ENTRE J-G) M=02,13,09,22,23,24,25 | 2026-05-02 | 5/5/2026 12:00:00 AM |  | 3 | 21 | 10.9 | 52 | MURO | 21 | MURO-21-3 | 2026-10-22 | NUEVO | 2026-10-22 | 9.45 | -10.1
VIALE 26 | M-T1 76 |  | Concreto | Muros P11 T1 (EJES 08-11 ENTRE A-F) M=09,22,13,23,25 | 2026-04-30 | 5/28/2026 12:00:00 AM |  | 28 | 21 | 26.7 | 127 | MURO | 21 | MURO-21-28 | 2026-10-22 | NUEVO | 2026-10-22 | 21 | 5.7
VIALE 26 | M-T1 76 |  | Concreto | Muros P11 T1 (EJES 08-11 ENTRE A-F) M=09,22,13,23,25 | 2026-04-30 | 5/28/2026 12:00:00 AM |  | 28 | 21 | 26.5 | 126 | MURO | 21 | MURO-21-28 | 2026-10-22 | NUEVO | 2026-10-22 | 21 | 5.5
VIALE 26 | M-T1 76 |  | Concreto | Muros P11 T1 (EJES 08-11 ENTRE A-F) M=09,22,13,23,25 | 2026-04-30 | 5/28/2026 12:00:00 AM |  | 28 | 21 | 27.1 | 129 | MURO | 21 | MURO-21-28 | 2026-10-22 | NUEVO | 2026-10-22 | 21 | 6.1
VIALE 26 | M-T1 76 |  | Concreto | Muros P11 T1 (EJES 08-11 ENTRE A-F) M=09,22,13,23,25 | 2026-04-30 | 5/7/2026 12:00:00 AM |  | 7 | 21 | 18.8 | 89 | MURO | 21 | MURO-21-7 | 2026-10-22 | NUEVO | 2026-10-22 | 13.86 | -2.2
VIALE 26 | M-T1 76 |  | Concreto | Muros P11 T1 (EJES 08-11 ENTRE A-F) M=09,22,13,23,25 | 2026-04-30 | 5/7/2026 12:00:00 AM |  | 7 | 21 | 18.4 | 88 | MURO | 21 | MURO-21-7 | 2026-10-22 | NUEVO | 2026-10-22 | 13.86 | -2.6
VIALE 26 | M-T1 76 |  | Concreto | Muros P11 T1 (EJES 08-11 ENTRE A-F) M=09,22,13,23,25 | 2026-04-30 | 5/7/2026 12:00:00 AM |  | 7 | 21 | 17.6 | 84 | MURO | 21 | MURO-21-7 | 2026-10-22 | NUEVO | 2026-10-22 | 13.86 | -3.4
VIALE 26 | M-T1 76 |  | Concreto | Muros P11 T1 (EJES 08-11 ENTRE A-F) M=09,22,13,23,25 | 2026-04-30 | 5/5/2026 12:00:00 AM |  | 5 | 21 | 17.4 | 83 | MURO | 21 | MURO-21-5 | 2026-10-22 | NUEVO | 2026-10-22 | 11.65 | -3.6
VIALE 26 | M-T1 76 |  | Concreto | Muros P11 T1 (EJES 08-11 ENTRE A-F) M=09,22,13,23,25 | 2026-04-30 | 5/5/2026 12:00:00 AM |  | 5 | 21 | 18.4 | 87 | MURO | 21 | MURO-21-5 | 2026-10-22 | NUEVO | 2026-10-22 | 11.65 | -2.6
VIALE 26 | M-T1 76 |  | Concreto | Muros P11 T1 (EJES 08-11 ENTRE A-F) M=09,22,13,23,25 | 2026-04-30 | 5/5/2026 12:00:00 AM |  | 5 | 21 | 18.2 | 86 | MURO | 21 | MURO-21-5 | 2026-10-22 | NUEVO | 2026-10-22 | 11.65 | -2.8
VIALE 26 | M-T2 99 |  | Concreto | Muros P14 T2 (EJES 1 Y 2 (E/J), EJES 1-3 (A/D) | 2026-04-30 | 5/7/2026 12:00:00 AM |  | 7 | 21 | 25 | 119 | MURO | 21 | MURO-21-7 | 2026-10-22 | NUEVO | 2026-10-22 | 13.86 | 4
VIALE 26 | M-T2 99 |  | Concreto | Muros P14 T2 (EJES 1 Y 2 (E/J), EJES 1-3 (A/D) | 2026-04-30 | 5/7/2026 12:00:00 AM |  | 7 | 21 | 21.8 | 104 | MURO | 21 | MURO-21-7 | 2026-10-22 | NUEVO | 2026-10-22 | 13.86 | 0.8
VIALE 26 | M-T2 99 |  | Concreto | Muros P14 T2 (EJES 1 Y 2 (E/J), EJES 1-3 (A/D) | 2026-04-30 | 5/7/2026 12:00:00 AM |  | 7 | 21 | 21.4 | 102 | MURO | 21 | MURO-21-7 | 2026-10-22 | NUEVO | 2026-10-22 | 13.86 | 0.4
VIALE 26 | M-T2 99 |  | Concreto | Muros P14 T2 (EJES 1 Y 2 (E/J), EJES 1-3 (A/D) | 2026-04-30 | 5/5/2026 12:00:00 AM |  | 5 | 21 | 22.3 | 106 | MURO | 21 | MURO-21-5 | 2026-10-22 | NUEVO | 2026-10-22 | 11.65 | 1.3
VIALE 26 | M-T2 99 |  | Concreto | Muros P14 T2 (EJES 1 Y 2 (E/J), EJES 1-3 (A/D) | 2026-04-30 | 5/5/2026 12:00:00 AM |  | 5 | 21 | 19.2 | 91 | MURO | 21 | MURO-21-5 | 2026-10-22 | NUEVO | 2026-10-22 | 11.65 | -1.8
VIALE 26 | M-T2 99 |  | Concreto | Muros P14 T2 (EJES 1 Y 2 (E/J), EJES 1-3 (A/D) | 2026-04-30 | 5/5/2026 12:00:00 AM |  | 5 | 21 | 21.7 | 103 | MURO | 21 | MURO-21-5 | 2026-10-22 | NUEVO | 2026-10-22 | 11.65 | 0.7
VIALE 26 | M-T1 75 |  | Concreto | Muros P11 T1 (EJES 12-14 ENTRE A-F) M=01,02,23,25,09 | 2026-04-29 | 5/27/2026 12:00:00 AM |  | 28 | 21 | 28.6 | 136 | MURO | 21 | MURO-21-28 | 2026-10-22 | NUEVO | 2026-10-22 | 21 | 7.6
VIALE 26 | M-T1 75 |  | Concreto | Muros P11 T1 (EJES 12-14 ENTRE A-F) M=01,02,23,25,09 | 2026-04-29 | 5/27/2026 12:00:00 AM |  | 28 | 21 | 28.6 | 136 | MURO | 21 | MURO-21-28 | 2026-10-22 | NUEVO | 2026-10-22 | 21 | 7.6
VIALE 26 | M-T1 75 |  | Concreto | Muros P11 T1 (EJES 12-14 ENTRE A-F) M=01,02,23,25,09 | 2026-04-29 | 5/27/2026 12:00:00 AM |  | 28 | 21 | 29.1 | 139 | MURO | 21 | MURO-21-28 | 2026-10-22 | NUEVO | 2026-10-22 | 21 | 8.1
VIALE 26 | M-T1 75 |  | Concreto | Muros P11 T1 (EJES 12-14 ENTRE A-F) M=01,02,23,25,09 | 2026-04-29 | 5/6/2026 12:00:00 AM |  | 7 | 21 | 18.1 | 86 | MURO | 21 | MURO-21-7 | 2026-10-22 | NUEVO | 2026-10-22 | 13.86 | -2.9
VIALE 26 | M-T1 75 |  | Concreto | Muros P11 T1 (EJES 12-14 ENTRE A-F) M=01,02,23,25,09 | 2026-04-29 | 5/6/2026 12:00:00 AM |  | 7 | 21 | 21.6 | 103 | MURO | 21 | MURO-21-7 | 2026-10-22 | NUEVO | 2026-10-22 | 13.86 | 0.6
VIALE 26 | M-T1 75 |  | Concreto | Muros P11 T1 (EJES 12-14 ENTRE A-F) M=01,02,23,25,09 | 2026-04-29 | 5/6/2026 12:00:00 AM |  | 7 | 21 | 23 | 109 | MURO | 21 | MURO-21-7 | 2026-10-22 | NUEVO | 2026-10-22 | 13.86 | 2
VIALE 26 | M-T1 75 |  | Concreto | Muros P11 T1 (EJES 12-14 ENTRE A-F) M=01,02,23,25,09 | 2026-04-29 | 5/2/2026 12:00:00 AM |  | 3 | 21 | 20.8 | 99 | MURO | 21 | MURO-21-3 | 2026-10-22 | NUEVO | 2026-10-22 | 9.45 | -0.2
VIALE 26 | M-T1 75 |  | Concreto | Muros P11 T1 (EJES 12-14 ENTRE A-F) M=01,02,23,25,09 | 2026-04-29 | 5/2/2026 12:00:00 AM |  | 3 | 21 | 21.5 | 102 | MURO | 21 | MURO-21-3 | 2026-10-22 | NUEVO | 2026-10-22 | 9.45 | 0.5
VIALE 26 | M-T1 75 |  | Concreto | Muros P11 T1 (EJES 12-14 ENTRE A-F) M=01,02,23,25,09 | 2026-04-29 | 5/2/2026 12:00:00 AM |  | 3 | 21 | 20.9 | 100 | MURO | 21 | MURO-21-3 | 2026-10-22 | NUEVO | 2026-10-22 | 9.45 | -0.1
VIALE 26 | P-T1 62 |  | Concreto | Placa P11 T1 (ejes 01-04 entre A-J) | 2026-04-29 | 6/24/2026 12:00:00 AM |  | 56 | 21 | 20.9 | 100 | PLACA | 21 | PLACA-21-56 | 2026-10-22 | NUEVO | 2026-10-22 | 21 | -0.1
VIALE 26 | P-T1 62 |  | Concreto | Placa P11 T1 (ejes 01-04 entre A-J) | 2026-04-29 | 6/24/2026 12:00:00 AM |  | 56 | 21 | 21.2 | 101 | PLACA | 21 | PLACA-21-56 | 2026-10-22 | NUEVO | 2026-10-22 | 21 | 0.2
VIALE 26 | P-T1 62 |  | Concreto | Placa P11 T1 (ejes 01-04 entre A-J) | 2026-04-29 | 6/24/2026 12:00:00 AM |  | 56 | 21 | 22.2 | 106 | PLACA | 21 | PLACA-21-56 | 2026-10-22 | NUEVO | 2026-10-22 | 21 | 1.2
VIALE 26 | P-T1 62 |  | Concreto | Placa P11 T1 (ejes 01-04 entre A-J) | 2026-04-29 | 5/27/2026 12:00:00 AM |  | 28 | 21 | 19.4 | 92 | PLACA | 21 | PLACA-21-28 | 2026-10-22 | NUEVO | 2026-10-22 | 21 | -1.6
VIALE 26 | P-T1 62 |  | Concreto | Placa P11 T1 (ejes 01-04 entre A-J) | 2026-04-29 | 5/27/2026 12:00:00 AM |  | 28 | 21 | 19.1 | 91 | PLACA | 21 | PLACA-21-28 | 2026-10-22 | NUEVO | 2026-10-22 | 21 | -1.9
VIALE 26 | P-T1 62 |  | Concreto | Placa P11 T1 (ejes 01-04 entre A-J) | 2026-04-29 | 5/27/2026 12:00:00 AM |  | 28 | 21 | 18.8 | 90 | PLACA | 21 | PLACA-21-28 | 2026-10-22 | NUEVO | 2026-10-22 | 21 | -2.2
VIALE 26 | P-T1 62 |  | Concreto | Placa P11 T1 (ejes 01-04 entre A-J) | 2026-04-29 | 5/6/2026 12:00:00 AM |  | 7 | 21 | 15.4 | 73 | PLACA | 21 | PLACA-21-7 | 2026-10-22 | NUEVO | 2026-10-22 | 13.86 | -5.6
VIALE 26 | P-T1 62 |  | Concreto | Placa P11 T1 (ejes 01-04 entre A-J) | 2026-04-29 | 5/6/2026 12:00:00 AM |  | 7 | 21 | 11.9 | 57 | PLACA | 21 | PLACA-21-7 | 2026-10-22 | NUEVO | 2026-10-22 | 13.86 | -9.1
VIALE 26 | P-T1 62 |  | Concreto | Placa P11 T1 (ejes 01-04 entre A-J) | 2026-04-29 | 5/6/2026 12:00:00 AM |  | 7 | 21 | 13.9 | 66 | PLACA | 21 | PLACA-21-7 | 2026-10-22 | NUEVO | 2026-10-22 | 13.86 | -7.1
VIALE 26 | P-T1 62 |  | Concreto | Placa P11 T1 (ejes 01-04 entre A-J) | 2026-04-29 | 5/2/2026 12:00:00 AM |  | 3 | 21 | 13.6 | 65 | PLACA | 21 | PLACA-21-3 | 2026-10-22 | NUEVO | 2026-10-22 | 9.45 | -7.4
VIALE 26 | P-T1 62 |  | Concreto | Placa P11 T1 (ejes 01-04 entre A-J) | 2026-04-29 | 5/2/2026 12:00:00 AM |  | 3 | 21 | 13.8 | 66 | PLACA | 21 | PLACA-21-3 | 2026-10-22 | NUEVO | 2026-10-22 | 9.45 | -7.2
VIALE 26 | P-T1 62 |  | Concreto | Placa P11 T1 (ejes 01-04 entre A-J) | 2026-04-29 | 5/2/2026 12:00:00 AM |  | 3 | 21 | 12.8 | 61 | PLACA | 21 | PLACA-21-3 | 2026-10-22 | NUEVO | 2026-10-22 | 9.45 | -8.2
VIALE 26 | M-T1 74 |  | Concreto | Muros P11 T1 (EJES 11-15 ENTRE J-G) M=31,32,07,04,28,29 | 2026-04-28 | 5/26/2026 12:00:00 AM |  | 28 | 21 | 25.4 | 121 | MURO | 21 | MURO-21-28 | 2026-10-22 | NUEVO | 2026-10-22 | 21 | 4.4
VIALE 26 | M-T1 74 |  | Concreto | Muros P11 T1 (EJES 11-15 ENTRE J-G) M=31,32,07,04,28,29 | 2026-04-28 | 5/26/2026 12:00:00 AM |  | 28 | 21 | 23.1 | 110 | MURO | 21 | MURO-21-28 | 2026-10-22 | NUEVO | 2026-10-22 | 21 | 2.1
VIALE 26 | M-T1 74 |  | Concreto | Muros P11 T1 (EJES 11-15 ENTRE J-G) M=31,32,07,04,28,29 | 2026-04-28 | 5/26/2026 12:00:00 AM |  | 28 | 21 | 24.3 | 116 | MURO | 21 | MURO-21-28 | 2026-10-22 | NUEVO | 2026-10-22 | 21 | 3.3
VIALE 26 | M-T1 74 |  | Concreto | Muros P11 T1 (EJES 11-15 ENTRE J-G) M=31,32,07,04,28,29 | 2026-04-28 | 5/5/2026 12:00:00 AM |  | 7 | 21 | 20.1 | 96 | MURO | 21 | MURO-21-7 | 2026-10-22 | NUEVO | 2026-10-22 | 13.86 | -0.9
VIALE 26 | M-T1 74 |  | Concreto | Muros P11 T1 (EJES 11-15 ENTRE J-G) M=31,32,07,04,28,29 | 2026-04-28 | 5/5/2026 12:00:00 AM |  | 7 | 21 | 19.3 | 92 | MURO | 21 | MURO-21-7 | 2026-10-22 | NUEVO | 2026-10-22 | 13.86 | -1.7
VIALE 26 | M-T1 74 |  | Concreto | Muros P11 T1 (EJES 11-15 ENTRE J-G) M=31,32,07,04,28,29 | 2026-04-28 | 5/5/2026 12:00:00 AM |  | 7 | 21 | 19.1 | 91 | MURO | 21 | MURO-21-7 | 2026-10-22 | NUEVO | 2026-10-22 | 13.86 | -1.9
VIALE 26 | M-T1 74 |  | Concreto | Muros P11 T1 (EJES 11-15 ENTRE J-G) M=31,32,07,04,28,29 | 2026-04-28 | 5/2/2026 12:00:00 AM |  | 4 | 21 | 20 | 95 | MURO | 21 | MURO-21-4 | 2026-10-22 | NUEVO | 2026-10-22 | 10.55 | -1
VIALE 26 | M-T1 74 |  | Concreto | Muros P11 T1 (EJES 11-15 ENTRE J-G) M=31,32,07,04,28,29 | 2026-04-28 | 5/2/2026 12:00:00 AM |  | 4 | 21 | 17.4 | 83 | MURO | 21 | MURO-21-4 | 2026-10-22 | NUEVO | 2026-10-22 | 10.55 | -3.6
VIALE 26 | M-T1 74 |  | Concreto | Muros P11 T1 (EJES 11-15 ENTRE J-G) M=31,32,07,04,28,29 | 2026-04-28 | 5/2/2026 12:00:00 AM |  | 4 | 21 | 19.5 | 93 | MURO | 21 | MURO-21-4 | 2026-10-22 | NUEVO | 2026-10-22 | 10.55 | -1.5
VIALE 26 | M-T2 98 |  | Concreto | Muros P14 T2 (EJES 3 Y 4 (E/J), EJES 4 Y 5 (A/D) | 2026-04-28 | 5/26/2026 12:00:00 AM |  | 28 | 21 | 32.2 | 153 | MURO | 21 | MURO-21-28 | 2026-10-22 | NUEVO | 2026-10-22 | 21 | 11.2
VIALE 26 | M-T2 98 |  | Concreto | Muros P14 T2 (EJES 3 Y 4 (E/J), EJES 4 Y 5 (A/D) | 2026-04-28 | 5/26/2026 12:00:00 AM |  | 28 | 21 | 32.5 | 155 | MURO | 21 | MURO-21-28 | 2026-10-22 | NUEVO | 2026-10-22 | 21 | 11.5
VIALE 26 | M-T2 98 |  | Concreto | Muros P14 T2 (EJES 3 Y 4 (E/J), EJES 4 Y 5 (A/D) | 2026-04-28 | 5/26/2026 12:00:00 AM |  | 28 | 21 | 31.8 | 151 | MURO | 21 | MURO-21-28 | 2026-10-22 | NUEVO | 2026-10-22 | 21 | 10.8
VIALE 26 | M-T2 98 |  | Concreto | Muros P14 T2 (EJES 3 Y 4 (E/J), EJES 4 Y 5 (A/D) | 2026-04-28 | 5/5/2026 12:00:00 AM |  | 7 | 21 | 23.2 | 111 | MURO | 21 | MURO-21-7 | 2026-10-22 | NUEVO | 2026-10-22 | 13.86 | 2.2
VIALE 26 | M-T2 98 |  | Concreto | Muros P14 T2 (EJES 3 Y 4 (E/J), EJES 4 Y 5 (A/D) | 2026-04-28 | 5/5/2026 12:00:00 AM |  | 7 | 21 | 25 | 119 | MURO | 21 | MURO-21-7 | 2026-10-22 | NUEVO | 2026-10-22 | 13.86 | 4
VIALE 26 | M-T2 98 |  | Concreto | Muros P14 T2 (EJES 3 Y 4 (E/J), EJES 4 Y 5 (A/D) | 2026-04-28 | 5/5/2026 12:00:00 AM |  | 7 | 21 | 26.9 | 128 | MURO | 21 | MURO-21-7 | 2026-10-22 | NUEVO | 2026-10-22 | 13.86 | 5.9
VIALE 26 | M-T2 98 |  | Concreto | Muros P14 T2 (EJES 3 Y 4 (E/J), EJES 4 Y 5 (A/D) | 2026-04-28 | 5/2/2026 12:00:00 AM |  | 4 | 21 | 23.8 | 113 | MURO | 21 | MURO-21-4 | 2026-10-22 | NUEVO | 2026-10-22 | 10.55 | 2.8
VIALE 26 | M-T2 98 |  | Concreto | Muros P14 T2 (EJES 3 Y 4 (E/J), EJES 4 Y 5 (A/D) | 2026-04-28 | 5/2/2026 12:00:00 AM |  | 4 | 21 | 23.3 | 111 | MURO | 21 | MURO-21-4 | 2026-10-22 | NUEVO | 2026-10-22 | 10.55 | 2.3
VIALE 26 | M-T2 98 |  | Concreto | Muros P14 T2 (EJES 3 Y 4 (E/J), EJES 4 Y 5 (A/D) | 2026-04-28 | 5/2/2026 12:00:00 AM |  | 4 | 21 | 22.7 | 108 | MURO | 21 | MURO-21-4 | 2026-10-22 | NUEVO | 2026-10-22 | 10.55 | 1.7
VIALE 26 | P-T1 61 |  | Concreto | Placa P11 T1 (ejes 04-06 entre A-J) y escalera T1 P7 a P8 | 2026-04-28 | 5/26/2026 12:00:00 AM |  | 28 | 21 | 22.4 | 106 | PLACA | 21 | PLACA-21-28 | 2026-10-22 | NUEVO | 2026-10-22 | 21 | 1.4
VIALE 26 | P-T1 61 |  | Concreto | Placa P11 T1 (ejes 04-06 entre A-J) y escalera T1 P7 a P8 | 2026-04-28 | 5/26/2026 12:00:00 AM |  | 28 | 21 | 22.2 | 106 | PLACA | 21 | PLACA-21-28 | 2026-10-22 | NUEVO | 2026-10-22 | 21 | 1.2
VIALE 26 | P-T1 61 |  | Concreto | Placa P11 T1 (ejes 04-06 entre A-J) y escalera T1 P7 a P8 | 2026-04-28 | 5/26/2026 12:00:00 AM |  | 28 | 21 | 21.6 | 103 | PLACA | 21 | PLACA-21-28 | 2026-10-22 | NUEVO | 2026-10-22 | 21 | 0.6
VIALE 26 | P-T1 61 |  | Concreto | Placa P11 T1 (ejes 04-06 entre A-J) y escalera T1 P7 a P8 | 2026-04-28 | 5/5/2026 12:00:00 AM |  | 7 | 21 | 17.6 | 84 | PLACA | 21 | PLACA-21-7 | 2026-10-22 | NUEVO | 2026-10-22 | 13.86 | -3.4
VIALE 26 | P-T1 61 |  | Concreto | Placa P11 T1 (ejes 04-06 entre A-J) y escalera T1 P7 a P8 | 2026-04-28 | 5/5/2026 12:00:00 AM |  | 7 | 21 | 16.4 | 78 | PLACA | 21 | PLACA-21-7 | 2026-10-22 | NUEVO | 2026-10-22 | 13.86 | -4.6
VIALE 26 | P-T1 61 |  | Concreto | Placa P11 T1 (ejes 04-06 entre A-J) y escalera T1 P7 a P8 | 2026-04-28 | 5/5/2026 12:00:00 AM |  | 7 | 21 | 19 | 91 | PLACA | 21 | PLACA-21-7 | 2026-10-22 | NUEVO | 2026-10-22 | 13.86 | -2
VIALE 26 | P-T1 61 |  | Concreto | Placa P11 T1 (ejes 04-06 entre A-J) y escalera T1 P7 a P8 | 2026-04-28 | 5/2/2026 12:00:00 AM |  | 4 | 21 | 17.2 | 82 | PLACA | 21 | PLACA-21-4 | 2026-10-22 | NUEVO | 2026-10-22 | 10.55 | -3.8
VIALE 26 | P-T1 61 |  | Concreto | Placa P11 T1 (ejes 04-06 entre A-J) y escalera T1 P7 a P8 | 2026-04-28 | 5/2/2026 12:00:00 AM |  | 4 | 21 | 18.9 | 90 | PLACA | 21 | PLACA-21-4 | 2026-10-22 | NUEVO | 2026-10-22 | 10.55 | -2.1
VIALE 26 | P-T1 61 |  | Concreto | Placa P11 T1 (ejes 04-06 entre A-J) y escalera T1 P7 a P8 | 2026-04-28 | 5/2/2026 12:00:00 AM |  | 4 | 21 | 17.5 | 83 | PLACA | 21 | PLACA-21-4 | 2026-10-22 | NUEVO | 2026-10-22 | 10.55 | -3.5
VIALE 26 | P-T2 72 |  | Concreto | Placa Cubierta T2 (ejes 11-15 entre A-J) | 2026-04-28 | 5/26/2026 12:00:00 AM |  | 28 | 21 | 25.6 | 122 | PLACA | 21 | PLACA-21-28 | 2026-10-22 | NUEVO | 2026-10-22 | 21 | 4.6
VIALE 26 | P-T2 72 |  | Concreto | Placa Cubierta T2 (ejes 11-15 entre A-J) | 2026-04-28 | 5/26/2026 12:00:00 AM |  | 28 | 21 | 29.3 | 139 | PLACA | 21 | PLACA-21-28 | 2026-10-22 | NUEVO | 2026-10-22 | 21 | 8.3
VIALE 26 | P-T2 72 |  | Concreto | Placa Cubierta T2 (ejes 11-15 entre A-J) | 2026-04-28 | 5/26/2026 12:00:00 AM |  | 28 | 21 | 28.1 | 134 | PLACA | 21 | PLACA-21-28 | 2026-10-22 | NUEVO | 2026-10-22 | 21 | 7.1
VIALE 26 | P-T2 72 |  | Concreto | Placa Cubierta T2 (ejes 11-15 entre A-J) | 2026-04-28 | 5/5/2026 12:00:00 AM |  | 7 | 21 | 20.7 | 98 | PLACA | 21 | PLACA-21-7 | 2026-10-22 | NUEVO | 2026-10-22 | 13.86 | -0.3
VIALE 26 | P-T2 72 |  | Concreto | Placa Cubierta T2 (ejes 11-15 entre A-J) | 2026-04-28 | 5/5/2026 12:00:00 AM |  | 7 | 21 | 23.3 | 111 | PLACA | 21 | PLACA-21-7 | 2026-10-22 | NUEVO | 2026-10-22 | 13.86 | 2.3
VIALE 26 | P-T2 72 |  | Concreto | Placa Cubierta T2 (ejes 11-15 entre A-J) | 2026-04-28 | 5/5/2026 12:00:00 AM |  | 7 | 21 | 20.8 | 99 | PLACA | 21 | PLACA-21-7 | 2026-10-22 | NUEVO | 2026-10-22 | 13.86 | -0.2
VIALE 26 | P-T2 72 |  | Concreto | Placa Cubierta T2 (ejes 11-15 entre A-J) | 2026-04-28 | 5/1/2026 12:00:00 AM |  | 3 | 21 | 17.8 | 85 | PLACA | 21 | PLACA-21-3 | 2026-10-22 | NUEVO | 2026-10-22 | 9.45 | -3.2
VIALE 26 | P-T2 72 |  | Concreto | Placa Cubierta T2 (ejes 11-15 entre A-J) | 2026-04-28 | 5/1/2026 12:00:00 AM |  | 3 | 21 | 17.2 | 82 | PLACA | 21 | PLACA-21-3 | 2026-10-22 | NUEVO | 2026-10-22 | 9.45 | -3.8
VIALE 26 | P-T2 72 |  | Concreto | Placa Cubierta T2 (ejes 11-15 entre A-J) | 2026-04-28 | 5/1/2026 12:00:00 AM |  | 3 | 21 | 17.3 | 82 | PLACA | 21 | PLACA-21-3 | 2026-10-22 | NUEVO | 2026-10-22 | 9.45 | -3.7
VIALE 26 | M-T2 97 |  | Concreto | Muros P14 T2 EJES 5 Y 6 (E/J), EJES 6 Y 7 (A/D) | 2026-04-25 | 5/23/2026 12:00:00 AM |  | 28 | 21 | 28.8 | 137 | MURO | 21 | MURO-21-28 | 2026-10-22 | NUEVO | 2026-10-22 | 21 | 7.8
VIALE 26 | M-T2 97 |  | Concreto | Muros P14 T2 EJES 5 Y 6 (E/J), EJES 6 Y 7 (A/D) | 2026-04-25 | 5/23/2026 12:00:00 AM |  | 28 | 21 | 28.3 | 134 | MURO | 21 | MURO-21-28 | 2026-10-22 | NUEVO | 2026-10-22 | 21 | 7.3
VIALE 26 | M-T2 97 |  | Concreto | Muros P14 T2 EJES 5 Y 6 (E/J), EJES 6 Y 7 (A/D) | 2026-04-25 | 5/23/2026 12:00:00 AM |  | 28 | 21 | 27.1 | 129 | MURO | 21 | MURO-21-28 | 2026-10-22 | NUEVO | 2026-10-22 | 21 | 6.1
VIALE 26 | M-T2 97 |  | Concreto | Muros P14 T2 EJES 5 Y 6 (E/J), EJES 6 Y 7 (A/D) | 2026-04-25 | 5/2/2026 12:00:00 AM |  | 7 | 21 | 22.3 | 106 | MURO | 21 | MURO-21-7 | 2026-10-22 | NUEVO | 2026-10-22 | 13.86 | 1.3
VIALE 26 | M-T2 97 |  | Concreto | Muros P14 T2 EJES 5 Y 6 (E/J), EJES 6 Y 7 (A/D) | 2026-04-25 | 5/2/2026 12:00:00 AM |  | 7 | 21 | 22.7 | 108 | MURO | 21 | MURO-21-7 | 2026-10-22 | NUEVO | 2026-10-22 | 13.86 | 1.7
VIALE 26 | M-T2 97 |  | Concreto | Muros P14 T2 EJES 5 Y 6 (E/J), EJES 6 Y 7 (A/D) | 2026-04-25 | 5/2/2026 12:00:00 AM |  | 7 | 21 | 22.9 | 109 | MURO | 21 | MURO-21-7 | 2026-10-22 | NUEVO | 2026-10-22 | 13.86 | 1.9
VIALE 26 | M-T2 97 |  | Concreto | Muros P14 T2 EJES 5 Y 6 (E/J), EJES 6 Y 7 (A/D) | 2026-04-25 | 4/30/2026 12:00:00 AM |  | 5 | 21 | 19.1 | 91 | MURO | 21 | MURO-21-5 | 2026-10-22 | NUEVO | 2026-10-22 | 11.65 | -1.9
VIALE 26 | M-T2 97 |  | Concreto | Muros P14 T2 EJES 5 Y 6 (E/J), EJES 6 Y 7 (A/D) | 2026-04-25 | 4/30/2026 12:00:00 AM |  | 5 | 21 | 20.2 | 96 | MURO | 21 | MURO-21-5 | 2026-10-22 | NUEVO | 2026-10-22 | 11.65 | -0.8
VIALE 26 | M-T2 97 |  | Concreto | Muros P14 T2 EJES 5 Y 6 (E/J), EJES 6 Y 7 (A/D) | 2026-04-25 | 4/30/2026 12:00:00 AM |  | 5 | 21 | 20.7 | 99 | MURO | 21 | MURO-21-5 | 2026-10-22 | NUEVO | 2026-10-22 | 11.65 | -0.3
VIALE 26 | P-T1 60 |  | Concreto | Placa P11 T1 (ejes 06-08 entre A-J) | 2026-04-25 | 5/23/2026 12:00:00 AM |  | 28 | 21 | 26.9 | 128 | PLACA | 21 | PLACA-21-28 | 2026-10-22 | NUEVO | 2026-10-22 | 21 | 5.9
VIALE 26 | P-T1 60 |  | Concreto | Placa P11 T1 (ejes 06-08 entre A-J) | 2026-04-25 | 5/23/2026 12:00:00 AM |  | 28 | 21 | 28.8 | 137 | PLACA | 21 | PLACA-21-28 | 2026-10-22 | NUEVO | 2026-10-22 | 21 | 7.8
VIALE 26 | P-T1 60 |  | Concreto | Placa P11 T1 (ejes 06-08 entre A-J) | 2026-04-25 | 5/23/2026 12:00:00 AM |  | 28 | 21 | 26.2 | 124 | PLACA | 21 | PLACA-21-28 | 2026-10-22 | NUEVO | 2026-10-22 | 21 | 5.2
VIALE 26 | P-T1 60 |  | Concreto | Placa P11 T1 (ejes 06-08 entre A-J) | 2026-04-25 | 5/2/2026 12:00:00 AM |  | 7 | 21 | 22.9 | 109 | PLACA | 21 | PLACA-21-7 | 2026-10-22 | NUEVO | 2026-10-22 | 13.86 | 1.9
VIALE 26 | P-T1 60 |  | Concreto | Placa P11 T1 (ejes 06-08 entre A-J) | 2026-04-25 | 5/2/2026 12:00:00 AM |  | 7 | 21 | 22.5 | 107 | PLACA | 21 | PLACA-21-7 | 2026-10-22 | NUEVO | 2026-10-22 | 13.86 | 1.5
VIALE 26 | P-T1 60 |  | Concreto | Placa P11 T1 (ejes 06-08 entre A-J) | 2026-04-25 | 5/2/2026 12:00:00 AM |  | 7 | 21 | 23.5 | 112 | PLACA | 21 | PLACA-21-7 | 2026-10-22 | NUEVO | 2026-10-22 | 13.86 | 2.5
VIALE 26 | P-T1 60 |  | Concreto | Placa P11 T1 (ejes 06-08 entre A-J) | 2026-04-25 | 4/30/2026 12:00:00 AM |  | 5 | 21 | 20.9 | 99 | PLACA | 21 | PLACA-21-5 | 2026-10-22 | NUEVO | 2026-10-22 | 11.65 | -0.1
VIALE 26 | P-T1 60 |  | Concreto | Placa P11 T1 (ejes 06-08 entre A-J) | 2026-04-25 | 4/30/2026 12:00:00 AM |  | 5 | 21 | 21.5 | 102 | PLACA | 21 | PLACA-21-5 | 2026-10-22 | NUEVO | 2026-10-22 | 11.65 | 0.5
VIALE 26 | P-T1 60 |  | Concreto | Placa P11 T1 (ejes 06-08 entre A-J) | 2026-04-25 | 4/30/2026 12:00:00 AM |  | 5 | 21 | 22.2 | 106 | PLACA | 21 | PLACA-21-5 | 2026-10-22 | NUEVO | 2026-10-22 | 11.65 | 1.2
VIALE 26 | M-T1 73 |  | Concreto | Muros P10 T1 (EJES 1-2 ENTRE A-J) M=1,12,11,15,17,14,20 | 2026-04-24 | 5/22/2026 12:00:00 AM |  | 28 | 21 | 24.2 | 115 | MURO | 21 | MURO-21-28 | 2026-10-22 | NUEVO | 2026-10-22 | 21 | 3.2
VIALE 26 | M-T1 73 |  | Concreto | Muros P10 T1 (EJES 1-2 ENTRE A-J) M=1,12,11,15,17,14,20 | 2026-04-24 | 5/22/2026 12:00:00 AM |  | 28 | 21 | 24.8 | 118 | MURO | 21 | MURO-21-28 | 2026-10-22 | NUEVO | 2026-10-22 | 21 | 3.8
VIALE 26 | M-T1 73 |  | Concreto | Muros P10 T1 (EJES 1-2 ENTRE A-J) M=1,12,11,15,17,14,20 | 2026-04-24 | 5/22/2026 12:00:00 AM |  | 28 | 21 | 26 | 124 | MURO | 21 | MURO-21-28 | 2026-10-22 | NUEVO | 2026-10-22 | 21 | 5
VIALE 26 | M-T1 73 |  | Concreto | Muros P10 T1 (EJES 1-2 ENTRE A-J) M=1,12,11,15,17,14,20 | 2026-04-24 | 5/1/2026 12:00:00 AM |  | 7 | 21 | 23.2 | 111 | MURO | 21 | MURO-21-7 | 2026-10-22 | NUEVO | 2026-10-22 | 13.86 | 2.2
VIALE 26 | M-T1 73 |  | Concreto | Muros P10 T1 (EJES 1-2 ENTRE A-J) M=1,12,11,15,17,14,20 | 2026-04-24 | 5/1/2026 12:00:00 AM |  | 7 | 21 | 22.9 | 109 | MURO | 21 | MURO-21-7 | 2026-10-22 | NUEVO | 2026-10-22 | 13.86 | 1.9
VIALE 26 | M-T1 73 |  | Concreto | Muros P10 T1 (EJES 1-2 ENTRE A-J) M=1,12,11,15,17,14,20 | 2026-04-24 | 5/1/2026 12:00:00 AM |  | 7 | 21 | 22.8 | 108 | MURO | 21 | MURO-21-7 | 2026-10-22 | NUEVO | 2026-10-22 | 13.86 | 1.8
VIALE 26 | M-T1 73 |  | Concreto | Muros P10 T1 (EJES 1-2 ENTRE A-J) M=1,12,11,15,17,14,20 | 2026-04-24 | 4/28/2026 12:00:00 AM |  | 4 | 21 | 21.6 | 103 | MURO | 21 | MURO-21-4 | 2026-10-22 | NUEVO | 2026-10-22 | 10.55 | 0.6
VIALE 26 | M-T1 73 |  | Concreto | Muros P10 T1 (EJES 1-2 ENTRE A-J) M=1,12,11,15,17,14,20 | 2026-04-24 | 4/28/2026 12:00:00 AM |  | 4 | 21 | 21.6 | 103 | MURO | 21 | MURO-21-4 | 2026-10-22 | NUEVO | 2026-10-22 | 10.55 | 0.6
VIALE 26 | M-T1 73 |  | Concreto | Muros P10 T1 (EJES 1-2 ENTRE A-J) M=1,12,11,15,17,14,20 | 2026-04-24 | 4/28/2026 12:00:00 AM |  | 4 | 21 | 20.7 | 98 | MURO | 21 | MURO-21-4 | 2026-10-22 | NUEVO | 2026-10-22 | 10.55 | -0.3
VIALE 26 | P-T1 59 |  | Concreto | Placa P11 T1 (ejes 08-10 entre A-J) | 2026-04-24 | 5/22/2026 12:00:00 AM |  | 28 | 21 | 31.3 | 149 | PLACA | 21 | PLACA-21-28 | 2026-10-22 | NUEVO | 2026-10-22 | 21 | 10.3
VIALE 26 | P-T1 59 |  | Concreto | Placa P11 T1 (ejes 08-10 entre A-J) | 2026-04-24 | 5/22/2026 12:00:00 AM |  | 28 | 21 | 30.2 | 144 | PLACA | 21 | PLACA-21-28 | 2026-10-22 | NUEVO | 2026-10-22 | 21 | 9.2
VIALE 26 | P-T1 59 |  | Concreto | Placa P11 T1 (ejes 08-10 entre A-J) | 2026-04-24 | 5/22/2026 12:00:00 AM |  | 28 | 21 | 28.9 | 138 | PLACA | 21 | PLACA-21-28 | 2026-10-22 | NUEVO | 2026-10-22 | 21 | 7.9
VIALE 26 | P-T1 59 |  | Concreto | Placa P11 T1 (ejes 08-10 entre A-J) | 2026-04-24 | 5/1/2026 12:00:00 AM |  | 7 | 21 | 21.8 | 104 | PLACA | 21 | PLACA-21-7 | 2026-10-22 | NUEVO | 2026-10-22 | 13.86 | 0.8
VIALE 26 | P-T1 59 |  | Concreto | Placa P11 T1 (ejes 08-10 entre A-J) | 2026-04-24 | 5/1/2026 12:00:00 AM |  | 7 | 21 | 22.8 | 108 | PLACA | 21 | PLACA-21-7 | 2026-10-22 | NUEVO | 2026-10-22 | 13.86 | 1.8
VIALE 26 | P-T1 59 |  | Concreto | Placa P11 T1 (ejes 08-10 entre A-J) | 2026-04-24 | 5/1/2026 12:00:00 AM |  | 7 | 21 | 22.8 | 109 | PLACA | 21 | PLACA-21-7 | 2026-10-22 | NUEVO | 2026-10-22 | 13.86 | 1.8
VIALE 26 | P-T1 59 |  | Concreto | Placa P11 T1 (ejes 08-10 entre A-J) | 2026-04-24 | 4/28/2026 12:00:00 AM |  | 4 | 21 | 20 | 95 | PLACA | 21 | PLACA-21-4 | 2026-10-22 | NUEVO | 2026-10-22 | 10.55 | -1
VIALE 26 | P-T1 59 |  | Concreto | Placa P11 T1 (ejes 08-10 entre A-J) | 2026-04-24 | 4/28/2026 12:00:00 AM |  | 4 | 21 | 19.2 | 92 | PLACA | 21 | PLACA-21-4 | 2026-10-22 | NUEVO | 2026-10-22 | 10.55 | -1.8
VIALE 26 | P-T1 59 |  | Concreto | Placa P11 T1 (ejes 08-10 entre A-J) | 2026-04-24 | 4/28/2026 12:00:00 AM |  | 4 | 21 | 21.2 | 101 | PLACA | 21 | PLACA-21-4 | 2026-10-22 | NUEVO | 2026-10-22 | 10.55 | 0.2
VIALE 26 | M-T1 72 |  | Concreto | Muros P10 T1 (EJES 3-4 ENTRE A-J) M=2,13,8,21,23 | 2026-04-23 | 5/21/2026 12:00:00 AM |  | 28 | 21 | 26.2 | 124 | MURO | 21 | MURO-21-28 | 2026-10-22 | NUEVO | 2026-10-22 | 21 | 5.2
VIALE 26 | M-T1 72 |  | Concreto | Muros P10 T1 (EJES 3-4 ENTRE A-J) M=2,13,8,21,23 | 2026-04-23 | 5/21/2026 12:00:00 AM |  | 28 | 21 | 26 | 124 | MURO | 21 | MURO-21-28 | 2026-10-22 | NUEVO | 2026-10-22 | 21 | 5
VIALE 26 | M-T1 72 |  | Concreto | Muros P10 T1 (EJES 3-4 ENTRE A-J) M=2,13,8,21,23 | 2026-04-23 | 5/21/2026 12:00:00 AM |  | 28 | 21 | 26.8 | 128 | MURO | 21 | MURO-21-28 | 2026-10-22 | NUEVO | 2026-10-22 | 21 | 5.8
VIALE 26 | M-T1 72 |  | Concreto | Muros P10 T1 (EJES 3-4 ENTRE A-J) M=2,13,8,21,23 | 2026-04-23 | 4/30/2026 12:00:00 AM |  | 7 | 21 | 19.6 | 93 | MURO | 21 | MURO-21-7 | 2026-10-22 | NUEVO | 2026-10-22 | 13.86 | -1.4
VIALE 26 | M-T1 72 |  | Concreto | Muros P10 T1 (EJES 3-4 ENTRE A-J) M=2,13,8,21,23 | 2026-04-23 | 4/30/2026 12:00:00 AM |  | 7 | 21 | 19.6 | 93 | MURO | 21 | MURO-21-7 | 2026-10-22 | NUEVO | 2026-10-22 | 13.86 | -1.4
VIALE 26 | M-T1 72 |  | Concreto | Muros P10 T1 (EJES 3-4 ENTRE A-J) M=2,13,8,21,23 | 2026-04-23 | 4/30/2026 12:00:00 AM |  | 7 | 21 | 18.1 | 86 | MURO | 21 | MURO-21-7 | 2026-10-22 | NUEVO | 2026-10-22 | 13.86 | -2.9
VIALE 26 | M-T1 72 |  | Concreto | Muros P10 T1 (EJES 3-4 ENTRE A-J) M=2,13,8,21,23 | 2026-04-23 | 4/28/2026 12:00:00 AM |  | 5 | 21 | 18.9 | 90 | MURO | 21 | MURO-21-5 | 2026-10-22 | NUEVO | 2026-10-22 | 11.65 | -2.1
VIALE 26 | M-T1 72 |  | Concreto | Muros P10 T1 (EJES 3-4 ENTRE A-J) M=2,13,8,21,23 | 2026-04-23 | 4/28/2026 12:00:00 AM |  | 5 | 21 | 17.8 | 85 | MURO | 21 | MURO-21-5 | 2026-10-22 | NUEVO | 2026-10-22 | 11.65 | -3.2
VIALE 26 | M-T1 72 |  | Concreto | Muros P10 T1 (EJES 3-4 ENTRE A-J) M=2,13,8,21,23 | 2026-04-23 | 4/28/2026 12:00:00 AM |  | 5 | 21 | 19 | 91 | MURO | 21 | MURO-21-5 | 2026-10-22 | NUEVO | 2026-10-22 | 11.65 | -2
VIALE 26 | M-T2 96 |  | Concreto | Muros P14 T2 (EJES 7 Y 8 (E/J), EJES 8 Y 9 (A/D) M=2,31,14 | 2026-04-23 | 5/21/2026 12:00:00 AM |  | 28 | 21 | 29.7 | 142 | MURO | 21 | MURO-21-28 | 2026-10-22 | NUEVO | 2026-10-22 | 21 | 8.7
VIALE 26 | M-T2 96 |  | Concreto | Muros P14 T2 (EJES 7 Y 8 (E/J), EJES 8 Y 9 (A/D) M=2,31,14 | 2026-04-23 | 5/21/2026 12:00:00 AM |  | 28 | 21 | 28.8 | 137 | MURO | 21 | MURO-21-28 | 2026-10-22 | NUEVO | 2026-10-22 | 21 | 7.8
VIALE 26 | M-T2 96 |  | Concreto | Muros P14 T2 (EJES 7 Y 8 (E/J), EJES 8 Y 9 (A/D) M=2,31,14 | 2026-04-23 | 5/21/2026 12:00:00 AM |  | 28 | 21 | 26 | 124 | MURO | 21 | MURO-21-28 | 2026-10-22 | NUEVO | 2026-10-22 | 21 | 5
VIALE 26 | M-T2 96 |  | Concreto | Muros P14 T2 (EJES 7 Y 8 (E/J), EJES 8 Y 9 (A/D) M=2,31,14 | 2026-04-23 | 4/28/2026 12:00:00 AM |  | 5 | 21 | 21.5 | 102 | MURO | 21 | MURO-21-5 | 2026-10-22 | NUEVO | 2026-10-22 | 11.65 | 0.5
VIALE 26 | M-T2 96 |  | Concreto | Muros P14 T2 (EJES 7 Y 8 (E/J), EJES 8 Y 9 (A/D) M=2,31,14 | 2026-04-23 | 4/28/2026 12:00:00 AM |  | 5 | 21 | 20.1 | 96 | MURO | 21 | MURO-21-5 | 2026-10-22 | NUEVO | 2026-10-22 | 11.65 | -0.9
VIALE 26 | M-T2 96 |  | Concreto | Muros P14 T2 (EJES 7 Y 8 (E/J), EJES 8 Y 9 (A/D) M=2,31,14 | 2026-04-23 | 4/28/2026 12:00:00 AM |  | 5 | 21 | 19.2 | 91 | MURO | 21 | MURO-21-5 | 2026-10-22 | NUEVO | 2026-10-22 | 11.65 | -1.8
VIALE 26 | P-T1 58 |  | Concreto | Placa P11 T1 (ejes 10-12 entre A-J) | 2026-04-23 | 5/21/2026 12:00:00 AM |  | 28 | 21 | 26 | 124 | PLACA | 21 | PLACA-21-28 | 2026-10-22 | NUEVO | 2026-10-22 | 21 | 5
VIALE 26 | P-T1 58 |  | Concreto | Placa P11 T1 (ejes 10-12 entre A-J) | 2026-04-23 | 5/21/2026 12:00:00 AM |  | 28 | 21 | 27.1 | 129 | PLACA | 21 | PLACA-21-28 | 2026-10-22 | NUEVO | 2026-10-22 | 21 | 6.1
VIALE 26 | P-T1 58 |  | Concreto | Placa P11 T1 (ejes 10-12 entre A-J) | 2026-04-23 | 5/21/2026 12:00:00 AM |  | 28 | 21 | 28 | 133 | PLACA | 21 | PLACA-21-28 | 2026-10-22 | NUEVO | 2026-10-22 | 21 | 7
VIALE 26 | P-T1 58 |  | Concreto | Placa P11 T1 (ejes 10-12 entre A-J) | 2026-04-23 | 4/30/2026 12:00:00 AM |  | 7 | 21 | 19.5 | 93 | PLACA | 21 | PLACA-21-7 | 2026-10-22 | NUEVO | 2026-10-22 | 13.86 | -1.5
VIALE 26 | P-T1 58 |  | Concreto | Placa P11 T1 (ejes 10-12 entre A-J) | 2026-04-23 | 4/30/2026 12:00:00 AM |  | 7 | 21 | 19 | 90 | PLACA | 21 | PLACA-21-7 | 2026-10-22 | NUEVO | 2026-10-22 | 13.86 | -2
VIALE 26 | P-T1 58 |  | Concreto | Placa P11 T1 (ejes 10-12 entre A-J) | 2026-04-23 | 4/30/2026 12:00:00 AM |  | 7 | 21 | 18.5 | 88 | PLACA | 21 | PLACA-21-7 | 2026-10-22 | NUEVO | 2026-10-22 | 13.86 | -2.5
VIALE 26 | P-T1 58 |  | Concreto | Placa P11 T1 (ejes 10-12 entre A-J) | 2026-04-23 | 4/28/2026 12:00:00 AM |  | 5 | 21 | 17.7 | 84 | PLACA | 21 | PLACA-21-5 | 2026-10-22 | NUEVO | 2026-10-22 | 11.65 | -3.3
VIALE 26 | P-T1 58 |  | Concreto | Placa P11 T1 (ejes 10-12 entre A-J) | 2026-04-23 | 4/28/2026 12:00:00 AM |  | 5 | 21 | 19.8 | 94 | PLACA | 21 | PLACA-21-5 | 2026-10-22 | NUEVO | 2026-10-22 | 11.65 | -1.2
VIALE 26 | P-T1 58 |  | Concreto | Placa P11 T1 (ejes 10-12 entre A-J) | 2026-04-23 | 4/28/2026 12:00:00 AM |  | 5 | 21 | 18.7 | 89 | PLACA | 21 | PLACA-21-5 | 2026-10-22 | NUEVO | 2026-10-22 | 11.65 | -2.3
VIALE 26 | M-T1-71 |  | Concreto | MUROS T1 P10 EJES 5-6 ENTRE A Y J M=2,13,23,24,9 | 2026-04-22 | 5/20/2026 12:00:00 AM |  | 28 | 21 | 27.6 | 131 | MURO | 21 | MURO-21-28 | 2026-10-22 | NUEVO | 2026-10-22 | 21 | 6.6
VIALE 26 | M-T1-71 |  | Concreto | MUROS T1 P10 EJES 5-6 ENTRE A Y J M=2,13,23,24,9 | 2026-04-22 | 5/20/2026 12:00:00 AM |  | 28 | 21 | 27.5 | 131 | MURO | 21 | MURO-21-28 | 2026-10-22 | NUEVO | 2026-10-22 | 21 | 6.5
VIALE 26 | M-T1-71 |  | Concreto | MUROS T1 P10 EJES 5-6 ENTRE A Y J M=2,13,23,24,9 | 2026-04-22 | 5/20/2026 12:00:00 AM |  | 28 | 21 | 26.5 | 126 | MURO | 21 | MURO-21-28 | 2026-10-22 | NUEVO | 2026-10-22 | 21 | 5.5
VIALE 26 | M-T1-71 |  | Concreto | MUROS T1 P10 EJES 5-6 ENTRE A Y J M=2,13,23,24,9 | 2026-04-22 | 4/29/2026 12:00:00 AM |  | 7 | 21 | 19.2 | 92 | MURO | 21 | MURO-21-7 | 2026-10-22 | NUEVO | 2026-10-22 | 13.86 | -1.8
VIALE 26 | M-T1-71 |  | Concreto | MUROS T1 P10 EJES 5-6 ENTRE A Y J M=2,13,23,24,9 | 2026-04-22 | 4/29/2026 12:00:00 AM |  | 7 | 21 | 18.8 | 90 | MURO | 21 | MURO-21-7 | 2026-10-22 | NUEVO | 2026-10-22 | 13.86 | -2.2
VIALE 26 | M-T1-71 |  | Concreto | MUROS T1 P10 EJES 5-6 ENTRE A Y J M=2,13,23,24,9 | 2026-04-22 | 4/29/2026 12:00:00 AM |  | 7 | 21 | 19.6 | 94 | MURO | 21 | MURO-21-7 | 2026-10-22 | NUEVO | 2026-10-22 | 13.86 | -1.4
VIALE 26 | M-T1-71 |  | Concreto | MUROS T1 P10 EJES 5-6 ENTRE A Y J M=2,13,23,24,9 | 2026-04-22 | 4/25/2026 12:00:00 AM |  | 3 | 21 | 18.7 | 89 | MURO | 21 | MURO-21-3 | 2026-10-22 | NUEVO | 2026-10-22 | 9.45 | -2.3
VIALE 26 | M-T1-71 |  | Concreto | MUROS T1 P10 EJES 5-6 ENTRE A Y J M=2,13,23,24,9 | 2026-04-22 | 4/25/2026 12:00:00 AM |  | 3 | 21 | 17.5 | 83 | MURO | 21 | MURO-21-3 | 2026-10-22 | NUEVO | 2026-10-22 | 9.45 | -3.5
VIALE 26 | M-T1-71 |  | Concreto | MUROS T1 P10 EJES 5-6 ENTRE A Y J M=2,13,23,24,9 | 2026-04-22 | 4/25/2026 12:00:00 AM |  | 3 | 21 | 19.7 | 94 | MURO | 21 | MURO-21-3 | 2026-10-22 | NUEVO | 2026-10-22 | 9.45 | -1.3
VIALE 26 | P-T1-57 |  | Concreto | PLACA T1 PISO 11 EJES 12 Y 15 ENTRE A Y J | 2026-04-22 | 5/20/2026 12:00:00 AM |  | 28 | 21 | 25.8 | 123 | PLACA | 21 | PLACA-21-28 | 2026-10-22 | NUEVO | 2026-10-22 | 21 | 4.8
VIALE 26 | P-T1-57 |  | Concreto | PLACA T1 PISO 11 EJES 12 Y 15 ENTRE A Y J | 2026-04-22 | 5/20/2026 12:00:00 AM |  | 28 | 21 | 23.8 | 113 | PLACA | 21 | PLACA-21-28 | 2026-10-22 | NUEVO | 2026-10-22 | 21 | 2.8
VIALE 26 | P-T1-57 |  | Concreto | PLACA T1 PISO 11 EJES 12 Y 15 ENTRE A Y J | 2026-04-22 | 5/20/2026 12:00:00 AM |  | 28 | 21 | 27.3 | 130 | PLACA | 21 | PLACA-21-28 | 2026-10-22 | NUEVO | 2026-10-22 | 21 | 6.3
VIALE 26 | P-T1-57 |  | Concreto | PLACA T1 PISO 11 EJES 12 Y 15 ENTRE A Y J | 2026-04-22 | 4/29/2026 12:00:00 AM |  | 7 | 21 | 15.9 | 76 | PLACA | 21 | PLACA-21-7 | 2026-10-22 | NUEVO | 2026-10-22 | 13.86 | -5.1
VIALE 26 | P-T1-57 |  | Concreto | PLACA T1 PISO 11 EJES 12 Y 15 ENTRE A Y J | 2026-04-22 | 4/29/2026 12:00:00 AM |  | 7 | 21 | 18.9 | 90 | PLACA | 21 | PLACA-21-7 | 2026-10-22 | NUEVO | 2026-10-22 | 13.86 | -2.1
VIALE 26 | P-T1-57 |  | Concreto | PLACA T1 PISO 11 EJES 12 Y 15 ENTRE A Y J | 2026-04-22 | 4/29/2026 12:00:00 AM |  | 7 | 21 | 21.3 | 101 | PLACA | 21 | PLACA-21-7 | 2026-10-22 | NUEVO | 2026-10-22 | 13.86 | 0.3
VIALE 26 | P-T1-57 |  | Concreto | PLACA T1 PISO 11 EJES 12 Y 15 ENTRE A Y J | 2026-04-22 | 4/25/2026 12:00:00 AM |  | 3 | 21 | 19.2 | 92 | PLACA | 21 | PLACA-21-3 | 2026-10-22 | NUEVO | 2026-10-22 | 9.45 | -1.8
VIALE 26 | P-T1-57 |  | Concreto | PLACA T1 PISO 11 EJES 12 Y 15 ENTRE A Y J | 2026-04-22 | 4/25/2026 12:00:00 AM |  | 3 | 21 | 18.2 | 86 | PLACA | 21 | PLACA-21-3 | 2026-10-22 | NUEVO | 2026-10-22 | 9.45 | -2.8
VIALE 26 | P-T1-57 |  | Concreto | PLACA T1 PISO 11 EJES 12 Y 15 ENTRE A Y J | 2026-04-22 | 4/25/2026 12:00:00 AM |  | 3 | 21 | 17.1 | 82 | PLACA | 21 | PLACA-21-3 | 2026-10-22 | NUEVO | 2026-10-22 | 9.45 | -3.9
VIALE 26 | M-T1-70 |  | Concreto | MUROS T1 P10 EJES 7-8 ENTRE A Y J M=2,13,9,22,23,24 | 2026-04-21 | 5/19/2026 12:00:00 AM |  | 28 | 21 | 25.8 | 123 | MURO | 21 | MURO-21-28 | 2026-10-22 | NUEVO | 2026-10-22 | 21 | 4.8
VIALE 26 | M-T1-70 |  | Concreto | MUROS T1 P10 EJES 7-8 ENTRE A Y J M=2,13,9,22,23,24 | 2026-04-21 | 5/19/2026 12:00:00 AM |  | 28 | 21 | 24.2 | 115 | MURO | 21 | MURO-21-28 | 2026-10-22 | NUEVO | 2026-10-22 | 21 | 3.2
VIALE 26 | M-T1-70 |  | Concreto | MUROS T1 P10 EJES 7-8 ENTRE A Y J M=2,13,9,22,23,24 | 2026-04-21 | 5/19/2026 12:00:00 AM |  | 28 | 21 | 25.4 | 121 | MURO | 21 | MURO-21-28 | 2026-10-22 | NUEVO | 2026-10-22 | 21 | 4.4
VIALE 26 | M-T1-70 |  | Concreto | MUROS T1 P10 EJES 7-8 ENTRE A Y J M=2,13,9,22,23,24 | 2026-04-21 | 4/28/2026 12:00:00 AM |  | 7 | 21 | 20.1 | 96 | MURO | 21 | MURO-21-7 | 2026-10-22 | NUEVO | 2026-10-22 | 13.86 | -0.9
VIALE 26 | M-T1-70 |  | Concreto | MUROS T1 P10 EJES 7-8 ENTRE A Y J M=2,13,9,22,23,24 | 2026-04-21 | 4/28/2026 12:00:00 AM |  | 7 | 21 | 18.1 | 86 | MURO | 21 | MURO-21-7 | 2026-10-22 | NUEVO | 2026-10-22 | 13.86 | -2.9
VIALE 26 | M-T1-70 |  | Concreto | MUROS T1 P10 EJES 7-8 ENTRE A Y J M=2,13,9,22,23,24 | 2026-04-21 | 4/28/2026 12:00:00 AM |  | 7 | 21 | 19.6 | 93 | MURO | 21 | MURO-21-7 | 2026-10-22 | NUEVO | 2026-10-22 | 13.86 | -1.4
VIALE 26 | M-T1-70 |  | Concreto | MUROS T1 P10 EJES 7-8 ENTRE A Y J M=2,13,9,22,23,24 | 2026-04-21 | 4/24/2026 12:00:00 AM |  | 3 | 21 | 15.7 | 75 | MURO | 21 | MURO-21-3 | 2026-10-22 | NUEVO | 2026-10-22 | 9.45 | -5.3
VIALE 26 | M-T1-70 |  | Concreto | MUROS T1 P10 EJES 7-8 ENTRE A Y J M=2,13,9,22,23,24 | 2026-04-21 | 4/24/2026 12:00:00 AM |  | 3 | 21 | 15.1 | 72 | MURO | 21 | MURO-21-3 | 2026-10-22 | NUEVO | 2026-10-22 | 9.45 | -5.9
VIALE 26 | M-T1-70 |  | Concreto | MUROS T1 P10 EJES 7-8 ENTRE A Y J M=2,13,9,22,23,24 | 2026-04-21 | 4/24/2026 12:00:00 AM |  | 3 | 21 | 22 | 105 | MURO | 21 | MURO-21-3 | 2026-10-22 | NUEVO | 2026-10-22 | 9.45 | 1
VIALE 26 | M-T2-95 |  | Concreto | MUROS T1 P14 EJE 10 DEL A-J EJE 9 ENTRE J Y F M=2,31,14 | 2026-04-21 | 5/19/2026 12:00:00 AM |  | 28 | 21 | 24.6 | 117 | MURO | 21 | MURO-21-28 | 2026-10-22 | NUEVO | 2026-10-22 | 21 | 3.6
VIALE 26 | M-T2-95 |  | Concreto | MUROS T1 P14 EJE 10 DEL A-J EJE 9 ENTRE J Y F M=2,31,14 | 2026-04-21 | 5/19/2026 12:00:00 AM |  | 28 | 21 | 23.1 | 110 | MURO | 21 | MURO-21-28 | 2026-10-22 | NUEVO | 2026-10-22 | 21 | 2.1
VIALE 26 | M-T2-95 |  | Concreto | MUROS T1 P14 EJE 10 DEL A-J EJE 9 ENTRE J Y F M=2,31,14 | 2026-04-21 | 5/19/2026 12:00:00 AM |  | 28 | 21 | 24.8 | 118 | MURO | 21 | MURO-21-28 | 2026-10-22 | NUEVO | 2026-10-22 | 21 | 3.8
VIALE 26 | M-T2-95 |  | Concreto | MUROS T1 P14 EJE 10 DEL A-J EJE 9 ENTRE J Y F M=2,31,14 | 2026-04-21 | 4/28/2026 12:00:00 AM |  | 7 | 21 | 18.1 | 86 | MURO | 21 | MURO-21-7 | 2026-10-22 | NUEVO | 2026-10-22 | 13.86 | -2.9
VIALE 26 | M-T2-95 |  | Concreto | MUROS T1 P14 EJE 10 DEL A-J EJE 9 ENTRE J Y F M=2,31,14 | 2026-04-21 | 4/28/2026 12:00:00 AM |  | 7 | 21 | 17.6 | 84 | MURO | 21 | MURO-21-7 | 2026-10-22 | NUEVO | 2026-10-22 | 13.86 | -3.4
VIALE 26 | M-T2-95 |  | Concreto | MUROS T1 P14 EJE 10 DEL A-J EJE 9 ENTRE J Y F M=2,31,14 | 2026-04-21 | 4/28/2026 12:00:00 AM |  | 7 | 21 | 19.2 | 91 | MURO | 21 | MURO-21-7 | 2026-10-22 | NUEVO | 2026-10-22 | 13.86 | -1.8
VIALE 26 | M-T2-95 |  | Concreto | MUROS T1 P14 EJE 10 DEL A-J EJE 9 ENTRE J Y F M=2,31,14 | 2026-04-21 | 4/24/2026 12:00:00 AM |  | 3 | 21 | 13.5 | 64 | MURO | 21 | MURO-21-3 | 2026-10-22 | NUEVO | 2026-10-22 | 9.45 | -7.5
VIALE 26 | M-T2-95 |  | Concreto | MUROS T1 P14 EJE 10 DEL A-J EJE 9 ENTRE J Y F M=2,31,14 | 2026-04-21 | 4/24/2026 12:00:00 AM |  | 3 | 21 | 14.7 | 70 | MURO | 21 | MURO-21-3 | 2026-10-22 | NUEVO | 2026-10-22 | 9.45 | -6.3
VIALE 26 | M-T2-95 |  | Concreto | MUROS T1 P14 EJE 10 DEL A-J EJE 9 ENTRE J Y F M=2,31,14 | 2026-04-21 | 4/24/2026 12:00:00 AM |  | 3 | 21 | 12.8 | 61 | MURO | 21 | MURO-21-3 | 2026-10-22 | NUEVO | 2026-10-22 | 9.45 | -8.2
VIALE 26 | M-T2-94 |  | Concreto | MUROS T2 P14 EJE 15 A AL 11 ENTRE A Y D M=29,10,32 | 2026-04-20 | 5/18/2026 12:00:00 AM |  | 28 | 21 | 21.3 | 101 | MURO | 21 | MURO-21-28 | 2026-10-22 | NUEVO | 2026-10-22 | 21 | 0.3
VIALE 26 | M-T2-94 |  | Concreto | MUROS T2 P14 EJE 15 A AL 11 ENTRE A Y D M=29,10,32 | 2026-04-20 | 5/18/2026 12:00:00 AM |  | 28 | 21 | 23 | 109 | MURO | 21 | MURO-21-28 | 2026-10-22 | NUEVO | 2026-10-22 | 21 | 2
VIALE 26 | M-T2-94 |  | Concreto | MUROS T2 P14 EJE 15 A AL 11 ENTRE A Y D M=29,10,32 | 2026-04-20 | 5/18/2026 12:00:00 AM |  | 28 | 21 | 21.9 | 104 | MURO | 21 | MURO-21-28 | 2026-10-22 | NUEVO | 2026-10-22 | 21 | 0.9
VIALE 26 | M-T2-94 |  | Concreto | MUROS T2 P14 EJE 15 A AL 11 ENTRE A Y D M=29,10,32 | 2026-04-20 | 4/27/2026 12:00:00 AM |  | 7 | 21 | 17.1 | 81 | MURO | 21 | MURO-21-7 | 2026-10-22 | NUEVO | 2026-10-22 | 13.86 | -3.9
VIALE 26 | M-T2-94 |  | Concreto | MUROS T2 P14 EJE 15 A AL 11 ENTRE A Y D M=29,10,32 | 2026-04-20 | 4/27/2026 12:00:00 AM |  | 7 | 21 | 17.5 | 83 | MURO | 21 | MURO-21-7 | 2026-10-22 | NUEVO | 2026-10-22 | 13.86 | -3.5
VIALE 26 | M-T2-94 |  | Concreto | MUROS T2 P14 EJE 15 A AL 11 ENTRE A Y D M=29,10,32 | 2026-04-20 | 4/27/2026 12:00:00 AM |  | 7 | 21 | 17.1 | 81 | MURO | 21 | MURO-21-7 | 2026-10-22 | NUEVO | 2026-10-22 | 13.86 | -3.9
VIALE 26 | M-T2-94 |  | Concreto | MUROS T2 P14 EJE 15 A AL 11 ENTRE A Y D M=29,10,32 | 2026-04-20 | 4/23/2026 12:00:00 AM |  | 3 | 21 | 12 | 57 | MURO | 21 | MURO-21-3 | 2026-10-22 | NUEVO | 2026-10-22 | 9.45 | -9
VIALE 26 | M-T2-94 |  | Concreto | MUROS T2 P14 EJE 15 A AL 11 ENTRE A Y D M=29,10,32 | 2026-04-20 | 4/23/2026 12:00:00 AM |  | 3 | 21 | 12 | 57 | MURO | 21 | MURO-21-3 | 2026-10-22 | NUEVO | 2026-10-22 | 9.45 | -9
VIALE 26 | M-T2-94 |  | Concreto | MUROS T2 P14 EJE 15 A AL 11 ENTRE A Y D M=29,10,32 | 2026-04-20 | 4/23/2026 12:00:00 AM |  | 3 | 21 | 11.9 | 56 | MURO | 21 | MURO-21-3 | 2026-10-22 | NUEVO | 2026-10-22 | 9.45 | -9.1
VIALE 26 | M-T1-69 |  | Concreto | MUROS T1 P10 EJE 9-10 ENTRE A-J M=2,9,23,9,25 | 2026-04-17 | 5/15/2026 12:00:00 AM |  | 28 | 21 | 28.2 | 134 | MURO | 21 | MURO-21-28 | 2026-10-22 | NUEVO | 2026-10-22 | 21 | 7.2
VIALE 26 | M-T1-69 |  | Concreto | MUROS T1 P10 EJE 9-10 ENTRE A-J M=2,9,23,9,25 | 2026-04-17 | 5/15/2026 12:00:00 AM |  | 28 | 21 | 39.6 | 188 | MURO | 21 | MURO-21-28 | 2026-10-22 | NUEVO | 2026-10-22 | 21 | 18.6
VIALE 26 | M-T1-69 |  | Concreto | MUROS T1 P10 EJE 9-10 ENTRE A-J M=2,9,23,9,25 | 2026-04-17 | 5/15/2026 12:00:00 AM |  | 28 | 21 | 29.9 | 142 | MURO | 21 | MURO-21-28 | 2026-10-22 | NUEVO | 2026-10-22 | 21 | 8.9
VIALE 26 | M-T1-69 |  | Concreto | MUROS T1 P10 EJE 9-10 ENTRE A-J M=2,9,23,9,25 | 2026-04-17 | 4/24/2026 12:00:00 AM |  | 7 | 21 | 20.6 | 98 | MURO | 21 | MURO-21-7 | 2026-10-22 | NUEVO | 2026-10-22 | 13.86 | -0.4
VIALE 26 | M-T1-69 |  | Concreto | MUROS T1 P10 EJE 9-10 ENTRE A-J M=2,9,23,9,25 | 2026-04-17 | 4/24/2026 12:00:00 AM |  | 7 | 21 | 19.8 | 94 | MURO | 21 | MURO-21-7 | 2026-10-22 | NUEVO | 2026-10-22 | 13.86 | -1.2
VIALE 26 | M-T1-69 |  | Concreto | MUROS T1 P10 EJE 9-10 ENTRE A-J M=2,9,23,9,25 | 2026-04-17 | 4/24/2026 12:00:00 AM |  | 7 | 21 | 20.2 | 96 | MURO | 21 | MURO-21-7 | 2026-10-22 | NUEVO | 2026-10-22 | 13.86 | -0.8
VIALE 26 | M-T1-69 |  | Concreto | MUROS T1 P10 EJE 9-10 ENTRE A-J M=2,9,23,9,25 | 2026-04-17 | 4/22/2026 12:00:00 AM |  | 5 | 21 | 16.7 | 80 | MURO | 21 | MURO-21-5 | 2026-10-22 | NUEVO | 2026-10-22 | 11.65 | -4.3
VIALE 26 | M-T1-69 |  | Concreto | MUROS T1 P10 EJE 9-10 ENTRE A-J M=2,9,23,9,25 | 2026-04-17 | 4/22/2026 12:00:00 AM |  | 5 | 21 | 18.8 | 90 | MURO | 21 | MURO-21-5 | 2026-10-22 | NUEVO | 2026-10-22 | 11.65 | -2.2
VIALE 26 | M-T1-69 |  | Concreto | MUROS T1 P10 EJE 9-10 ENTRE A-J M=2,9,23,9,25 | 2026-04-17 | 4/22/2026 12:00:00 AM |  | 5 | 21 | 17.9 | 85 | MURO | 21 | MURO-21-5 | 2026-10-22 | NUEVO | 2026-10-22 | 11.65 | -3.1
VIALE 26 | P-T1 56 |  | Concreto | Muros P12 T1 (ejes 06-07 entre A-J) | 2026-04-17 | 6/12/2026 12:00:00 AM |  | 56 | 21 | 25.2 | 120 | MURO | 21 | MURO-21-56 | 2026-10-22 | NUEVO | 2026-10-22 | 21 | 4.2
VIALE 26 | P-T1 56 |  | Concreto | Muros P12 T1 (ejes 06-07 entre A-J) | 2026-04-17 | 6/12/2026 12:00:00 AM |  | 56 | 21 | 24 | 114 | MURO | 21 | MURO-21-56 | 2026-10-22 | NUEVO | 2026-10-22 | 21 | 3
VIALE 26 | P-T1 56 |  | Concreto | Muros P12 T1 (ejes 06-07 entre A-J) | 2026-04-17 | 6/12/2026 12:00:00 AM |  | 56 | 21 | 24.2 | 115 | MURO | 21 | MURO-21-56 | 2026-10-22 | NUEVO | 2026-10-22 | 21 | 3.2
VIALE 26 | P-T1-56 |  | Concreto | PLACA T1 PISO 10 EJES 1-4 ENTRE A-J | 2026-04-17 | 5/15/2026 12:00:00 AM |  | 28 | 21 | 21.1 | 101 | PLACA | 21 | PLACA-21-28 | 2026-10-22 | NUEVO | 2026-10-22 | 21 | 0.1
VIALE 26 | P-T1-56 |  | Concreto | PLACA T1 PISO 10 EJES 1-4 ENTRE A-J | 2026-04-17 | 5/15/2026 12:00:00 AM |  | 28 | 21 | 19.5 | 93 | PLACA | 21 | PLACA-21-28 | 2026-10-22 | NUEVO | 2026-10-22 | 21 | -1.5
VIALE 26 | P-T1-56 |  | Concreto | PLACA T1 PISO 10 EJES 1-4 ENTRE A-J | 2026-04-17 | 5/15/2026 12:00:00 AM |  | 28 | 21 | 18 | 86 | PLACA | 21 | PLACA-21-28 | 2026-10-22 | NUEVO | 2026-10-22 | 21 | -3
VIALE 26 | P-T1-56 |  | Concreto | PLACA T1 PISO 10 EJES 1-4 ENTRE A-J | 2026-04-17 | 4/24/2026 12:00:00 AM |  | 7 | 21 | 13.9 | 66 | PLACA | 21 | PLACA-21-7 | 2026-10-22 | NUEVO | 2026-10-22 | 13.86 | -7.1
VIALE 26 | P-T1-56 |  | Concreto | PLACA T1 PISO 10 EJES 1-4 ENTRE A-J | 2026-04-17 | 4/24/2026 12:00:00 AM |  | 7 | 21 | 14.6 | 70 | PLACA | 21 | PLACA-21-7 | 2026-10-22 | NUEVO | 2026-10-22 | 13.86 | -6.4
VIALE 26 | P-T1-56 |  | Concreto | PLACA T1 PISO 10 EJES 1-4 ENTRE A-J | 2026-04-17 | 4/24/2026 12:00:00 AM |  | 7 | 21 | 14.7 | 70 | PLACA | 21 | PLACA-21-7 | 2026-10-22 | NUEVO | 2026-10-22 | 13.86 | -6.3
VIALE 26 | P-T1-56 |  | Concreto | PLACA T1 PISO 10 EJES 1-4 ENTRE A-J | 2026-04-17 | 4/22/2026 12:00:00 AM |  | 5 | 21 | 13.9 | 66 | PLACA | 21 | PLACA-21-5 | 2026-10-22 | NUEVO | 2026-10-22 | 11.65 | -7.1
VIALE 26 | P-T1-56 |  | Concreto | PLACA T1 PISO 10 EJES 1-4 ENTRE A-J | 2026-04-17 | 4/22/2026 12:00:00 AM |  | 5 | 21 | 12.3 | 58 | PLACA | 21 | PLACA-21-5 | 2026-10-22 | NUEVO | 2026-10-22 | 11.65 | -8.7
VIALE 26 | P-T1-56 |  | Concreto | PLACA T1 PISO 10 EJES 1-4 ENTRE A-J | 2026-04-17 | 4/22/2026 12:00:00 AM |  | 5 | 21 | 14.4 | 69 | PLACA | 21 | PLACA-21-5 | 2026-10-22 | NUEVO | 2026-10-22 | 11.65 | -6.6
VIALE 26 | P-T2-71 |  | Concreto | PLACA T2 PISO 14 EJE 1 AL 15 ENTRE A Y J | 2026-04-17 | 5/15/2026 12:00:00 AM |  | 28 | 21 | 29.8 | 142 | PLACA | 21 | PLACA-21-28 | 2026-10-22 | NUEVO | 2026-10-22 | 21 | 8.8
VIALE 26 | P-T2-71 |  | Concreto | PLACA T2 PISO 14 EJE 1 AL 15 ENTRE A Y J | 2026-04-17 | 5/15/2026 12:00:00 AM |  | 28 | 21 | 28.1 | 134 | PLACA | 21 | PLACA-21-28 | 2026-10-22 | NUEVO | 2026-10-22 | 21 | 7.1
VIALE 26 | P-T2-71 |  | Concreto | PLACA T2 PISO 14 EJE 1 AL 15 ENTRE A Y J | 2026-04-17 | 5/15/2026 12:00:00 AM |  | 28 | 21 | 30.2 | 144 | PLACA | 21 | PLACA-21-28 | 2026-10-22 | NUEVO | 2026-10-22 | 21 | 9.2
VIALE 26 | P-T2-71 |  | Concreto | PLACA T2 PISO 14 EJE 1 AL 15 ENTRE A Y J | 2026-04-17 | 4/24/2026 12:00:00 AM |  | 7 | 21 | 19.9 | 95 | PLACA | 21 | PLACA-21-7 | 2026-10-22 | NUEVO | 2026-10-22 | 13.86 | -1.1
VIALE 26 | P-T2-71 |  | Concreto | PLACA T2 PISO 14 EJE 1 AL 15 ENTRE A Y J | 2026-04-17 | 4/24/2026 12:00:00 AM |  | 7 | 21 | 20.2 | 96 | PLACA | 21 | PLACA-21-7 | 2026-10-22 | NUEVO | 2026-10-22 | 13.86 | -0.8
VIALE 26 | P-T2-71 |  | Concreto | PLACA T2 PISO 14 EJE 1 AL 15 ENTRE A Y J | 2026-04-17 | 4/24/2026 12:00:00 AM |  | 7 | 21 | 19.7 | 94 | PLACA | 21 | PLACA-21-7 | 2026-10-22 | NUEVO | 2026-10-22 | 13.86 | -1.3
VIALE 26 | P-T2-71 |  | Concreto | PLACA T2 PISO 14 EJE 1 AL 15 ENTRE A Y J | 2026-04-17 | 4/22/2026 12:00:00 AM |  | 5 | 21 | 17.6 | 84 | PLACA | 21 | PLACA-21-5 | 2026-10-22 | NUEVO | 2026-10-22 | 11.65 | -3.4
VIALE 26 | P-T2-71 |  | Concreto | PLACA T2 PISO 14 EJE 1 AL 15 ENTRE A Y J | 2026-04-17 | 4/22/2026 12:00:00 AM |  | 5 | 21 | 18.3 | 87 | PLACA | 21 | PLACA-21-5 | 2026-10-22 | NUEVO | 2026-10-22 | 11.65 | -2.7
VIALE 26 | P-T2-71 |  | Concreto | PLACA T2 PISO 14 EJE 1 AL 15 ENTRE A Y J | 2026-04-17 | 4/22/2026 12:00:00 AM |  | 5 | 21 | 18.4 | 88 | PLACA | 21 | PLACA-21-5 | 2026-10-22 | NUEVO | 2026-10-22 | 11.65 | -2.6
VIALE 26 | M-T1-68 |  | Concreto | MUROS T1 P10 EJE 11-14 ENTRE A YF M=9,22,1,25,2,23 | 2026-04-16 | 5/14/2026 12:00:00 AM |  | 28 | 21 | 24.3 | 116 | MURO | 21 | MURO-21-28 | 2026-10-22 | NUEVO | 2026-10-22 | 21 | 3.3
VIALE 26 | M-T1-68 |  | Concreto | MUROS T1 P10 EJE 11-14 ENTRE A YF M=9,22,1,25,2,23 | 2026-04-16 | 5/14/2026 12:00:00 AM |  | 28 | 21 | 26.7 | 127 | MURO | 21 | MURO-21-28 | 2026-10-22 | NUEVO | 2026-10-22 | 21 | 5.7
VIALE 26 | M-T1-68 |  | Concreto | MUROS T1 P10 EJE 11-14 ENTRE A YF M=9,22,1,25,2,23 | 2026-04-16 | 5/14/2026 12:00:00 AM |  | 28 | 21 | 26.2 | 125 | MURO | 21 | MURO-21-28 | 2026-10-22 | NUEVO | 2026-10-22 | 21 | 5.2
VIALE 26 | M-T1-68 |  | Concreto | MUROS T1 P10 EJE 11-14 ENTRE A YF M=9,22,1,25,2,23 | 2026-04-16 | 4/23/2026 12:00:00 AM |  | 7 | 21 | 18.5 | 88 | MURO | 21 | MURO-21-7 | 2026-10-22 | NUEVO | 2026-10-22 | 13.86 | -2.5
VIALE 26 | M-T1-68 |  | Concreto | MUROS T1 P10 EJE 11-14 ENTRE A YF M=9,22,1,25,2,23 | 2026-04-16 | 4/23/2026 12:00:00 AM |  | 7 | 21 | 17.6 | 84 | MURO | 21 | MURO-21-7 | 2026-10-22 | NUEVO | 2026-10-22 | 13.86 | -3.4
VIALE 26 | M-T1-68 |  | Concreto | MUROS T1 P10 EJE 11-14 ENTRE A YF M=9,22,1,25,2,23 | 2026-04-16 | 4/23/2026 12:00:00 AM |  | 7 | 21 | 19.5 | 93 | MURO | 21 | MURO-21-7 | 2026-10-22 | NUEVO | 2026-10-22 | 13.86 | -1.5
VIALE 26 | M-T1-68 |  | Concreto | MUROS T1 P10 EJE 11-14 ENTRE A YF M=9,22,1,25,2,23 | 2026-04-16 | 4/22/2026 12:00:00 AM |  | 6 | 21 | 17 | 81 | MURO | 21 | MURO-21-6 | 2026-10-22 | NUEVO | 2026-10-22 | 12.76 | -4
VIALE 26 | M-T1-68 |  | Concreto | MUROS T1 P10 EJE 11-14 ENTRE A YF M=9,22,1,25,2,23 | 2026-04-16 | 4/22/2026 12:00:00 AM |  | 6 | 21 | 16.8 | 80 | MURO | 21 | MURO-21-6 | 2026-10-22 | NUEVO | 2026-10-22 | 12.76 | -4.2
VIALE 26 | M-T1-68 |  | Concreto | MUROS T1 P10 EJE 11-14 ENTRE A YF M=9,22,1,25,2,23 | 2026-04-16 | 4/22/2026 12:00:00 AM |  | 6 | 21 | 17.7 | 84 | MURO | 21 | MURO-21-6 | 2026-10-22 | NUEVO | 2026-10-22 | 12.76 | -3.3
VIALE 26 | M-T2-93 |  | Concreto | MUROS T2 P14 EJES 11 AL 15 ENTRE J Y F M=9,29,52 | 2026-04-16 | 5/14/2026 12:00:00 AM |  | 28 | 21 | 28.5 | 136 | MURO | 21 | MURO-21-28 | 2026-10-22 | NUEVO | 2026-10-22 | 21 | 7.5
VIALE 26 | M-T2-93 |  | Concreto | MUROS T2 P14 EJES 11 AL 15 ENTRE J Y F M=9,29,52 | 2026-04-16 | 5/14/2026 12:00:00 AM |  | 28 | 21 | 29.7 | 141 | MURO | 21 | MURO-21-28 | 2026-10-22 | NUEVO | 2026-10-22 | 21 | 8.7
VIALE 26 | M-T2-93 |  | Concreto | MUROS T2 P14 EJES 11 AL 15 ENTRE J Y F M=9,29,52 | 2026-04-16 | 5/14/2026 12:00:00 AM |  | 28 | 21 | 28.8 | 137 | MURO | 21 | MURO-21-28 | 2026-10-22 | NUEVO | 2026-10-22 | 21 | 7.8
VIALE 26 | M-T2-93 |  | Concreto | MUROS T2 P14 EJES 11 AL 15 ENTRE J Y F M=9,29,52 | 2026-04-16 | 4/23/2026 12:00:00 AM |  | 7 | 21 | 19.4 | 92 | MURO | 21 | MURO-21-7 | 2026-10-22 | NUEVO | 2026-10-22 | 13.86 | -1.6
VIALE 26 | M-T2-93 |  | Concreto | MUROS T2 P14 EJES 11 AL 15 ENTRE J Y F M=9,29,52 | 2026-04-16 | 4/23/2026 12:00:00 AM |  | 7 | 21 | 17.4 | 83 | MURO | 21 | MURO-21-7 | 2026-10-22 | NUEVO | 2026-10-22 | 13.86 | -3.6
VIALE 26 | M-T2-93 |  | Concreto | MUROS T2 P14 EJES 11 AL 15 ENTRE J Y F M=9,29,52 | 2026-04-16 | 4/23/2026 12:00:00 AM |  | 7 | 21 | 19.7 | 94 | MURO | 21 | MURO-21-7 | 2026-10-22 | NUEVO | 2026-10-22 | 13.86 | -1.3
VIALE 26 | M-T2-93 |  | Concreto | MUROS T2 P14 EJES 11 AL 15 ENTRE J Y F M=9,29,52 | 2026-04-16 | 4/22/2026 12:00:00 AM |  | 6 | 21 | 19.8 | 94 | MURO | 21 | MURO-21-6 | 2026-10-22 | NUEVO | 2026-10-22 | 12.76 | -1.2
VIALE 26 | M-T2-93 |  | Concreto | MUROS T2 P14 EJES 11 AL 15 ENTRE J Y F M=9,29,52 | 2026-04-16 | 4/22/2026 12:00:00 AM |  | 6 | 21 | 18.3 | 87 | MURO | 21 | MURO-21-6 | 2026-10-22 | NUEVO | 2026-10-22 | 12.76 | -2.7
VIALE 26 | M-T2-93 |  | Concreto | MUROS T2 P14 EJES 11 AL 15 ENTRE J Y F M=9,29,52 | 2026-04-16 | 4/22/2026 12:00:00 AM |  | 6 | 21 | 16.5 | 78 | MURO | 21 | MURO-21-6 | 2026-10-22 | NUEVO | 2026-10-22 | 12.76 | -4.5
VIALE 26 | P-T1-55 |  | Concreto | PLACA T1 PISO 10 EJES 4-6 ENTRE A Y J | 2026-04-16 | 5/14/2026 12:00:00 AM |  | 28 | 21 | 30.5 | 145 | PLACA | 21 | PLACA-21-28 | 2026-10-22 | NUEVO | 2026-10-22 | 21 | 9.5
VIALE 26 | P-T1-55 |  | Concreto | PLACA T1 PISO 10 EJES 4-6 ENTRE A Y J | 2026-04-16 | 5/14/2026 12:00:00 AM |  | 28 | 21 | 30.2 | 144 | PLACA | 21 | PLACA-21-28 | 2026-10-22 | NUEVO | 2026-10-22 | 21 | 9.2
VIALE 26 | P-T1-55 |  | Concreto | PLACA T1 PISO 10 EJES 4-6 ENTRE A Y J | 2026-04-16 | 5/14/2026 12:00:00 AM |  | 28 | 21 | 31.1 | 148 | PLACA | 21 | PLACA-21-28 | 2026-10-22 | NUEVO | 2026-10-22 | 21 | 10.1
VIALE 26 | P-T1-55 |  | Concreto | PLACA T1 PISO 10 EJES 4-6 ENTRE A Y J | 2026-04-16 | 4/23/2026 12:00:00 AM |  | 7 | 21 | 20.8 | 99 | PLACA | 21 | PLACA-21-7 | 2026-10-22 | NUEVO | 2026-10-22 | 13.86 | -0.2
VIALE 26 | P-T1-55 |  | Concreto | PLACA T1 PISO 10 EJES 4-6 ENTRE A Y J | 2026-04-16 | 4/23/2026 12:00:00 AM |  | 7 | 21 | 21.1 | 100 | PLACA | 21 | PLACA-21-7 | 2026-10-22 | NUEVO | 2026-10-22 | 13.86 | 0.1
VIALE 26 | P-T1-55 |  | Concreto | PLACA T1 PISO 10 EJES 4-6 ENTRE A Y J | 2026-04-16 | 4/23/2026 12:00:00 AM |  | 7 | 21 | 20.4 | 97 | PLACA | 21 | PLACA-21-7 | 2026-10-22 | NUEVO | 2026-10-22 | 13.86 | -0.6
VIALE 26 | P-T1-55 |  | Concreto | PLACA T1 PISO 10 EJES 4-6 ENTRE A Y J | 2026-04-16 | 4/22/2026 12:00:00 AM |  | 6 | 21 | 18.7 | 89 | PLACA | 21 | PLACA-21-6 | 2026-10-22 | NUEVO | 2026-10-22 | 12.76 | -2.3
VIALE 26 | P-T1-55 |  | Concreto | PLACA T1 PISO 10 EJES 4-6 ENTRE A Y J | 2026-04-16 | 4/22/2026 12:00:00 AM |  | 6 | 21 | 20 | 95 | PLACA | 21 | PLACA-21-6 | 2026-10-22 | NUEVO | 2026-10-22 | 12.76 | -1
VIALE 26 | P-T1-55 |  | Concreto | PLACA T1 PISO 10 EJES 4-6 ENTRE A Y J | 2026-04-16 | 4/22/2026 12:00:00 AM |  | 6 | 21 | 20.6 | 98 | PLACA | 21 | PLACA-21-6 | 2026-10-22 | NUEVO | 2026-10-22 | 12.76 | -0.4
VIALE 26 | M-T1-67 |  | Concreto | MUROS T1 P10 EJES 15-11 ENTRE J Y G M=3,7,31,32,4,13 | 2026-04-15 | 5/13/2026 12:00:00 AM |  | 28 | 21 | 27.8 | 132 | MURO | 21 | MURO-21-28 | 2026-10-22 | NUEVO | 2026-10-22 | 21 | 6.8
VIALE 26 | M-T1-67 |  | Concreto | MUROS T1 P10 EJES 15-11 ENTRE J Y G M=3,7,31,32,4,13 | 2026-04-15 | 5/13/2026 12:00:00 AM |  | 28 | 21 | 27.2 | 130 | MURO | 21 | MURO-21-28 | 2026-10-22 | NUEVO | 2026-10-22 | 21 | 6.2
VIALE 26 | M-T1-67 |  | Concreto | MUROS T1 P10 EJES 15-11 ENTRE J Y G M=3,7,31,32,4,13 | 2026-04-15 | 5/13/2026 12:00:00 AM |  | 28 | 21 | 27.5 | 131 | MURO | 21 | MURO-21-28 | 2026-10-22 | NUEVO | 2026-10-22 | 21 | 6.5
VIALE 26 | M-T1-67 |  | Concreto | MUROS T1 P10 EJES 15-11 ENTRE J Y G M=3,7,31,32,4,13 | 2026-04-15 | 4/22/2026 12:00:00 AM |  | 7 | 21 | 19.3 | 92 | MURO | 21 | MURO-21-7 | 2026-10-22 | NUEVO | 2026-10-22 | 13.86 | -1.7
VIALE 26 | M-T1-67 |  | Concreto | MUROS T1 P10 EJES 15-11 ENTRE J Y G M=3,7,31,32,4,13 | 2026-04-15 | 4/22/2026 12:00:00 AM |  | 7 | 21 | 19.7 | 94 | MURO | 21 | MURO-21-7 | 2026-10-22 | NUEVO | 2026-10-22 | 13.86 | -1.3
VIALE 26 | M-T1-67 |  | Concreto | MUROS T1 P10 EJES 15-11 ENTRE J Y G M=3,7,31,32,4,13 | 2026-04-15 | 4/22/2026 12:00:00 AM |  | 7 | 21 | 19.8 | 94 | MURO | 21 | MURO-21-7 | 2026-10-22 | NUEVO | 2026-10-22 | 13.86 | -1.2
VIALE 26 | M-T1-67 |  | Concreto | MUROS T1 P10 EJES 15-11 ENTRE J Y G M=3,7,31,32,4,13 | 2026-04-15 | 4/20/2026 12:00:00 AM |  | 5 | 21 | 17.7 | 84 | MURO | 21 | MURO-21-5 | 2026-10-22 | NUEVO | 2026-10-22 | 11.65 | -3.3
VIALE 26 | M-T1-67 |  | Concreto | MUROS T1 P10 EJES 15-11 ENTRE J Y G M=3,7,31,32,4,13 | 2026-04-15 | 4/20/2026 12:00:00 AM |  | 5 | 21 | 19.2 | 92 | MURO | 21 | MURO-21-5 | 2026-10-22 | NUEVO | 2026-10-22 | 11.65 | -1.8
VIALE 26 | M-T1-67 |  | Concreto | MUROS T1 P10 EJES 15-11 ENTRE J Y G M=3,7,31,32,4,13 | 2026-04-15 | 4/20/2026 12:00:00 AM |  | 5 | 21 | 17.9 | 85 | MURO | 21 | MURO-21-5 | 2026-10-22 | NUEVO | 2026-10-22 | 11.65 | -3.1
VIALE 26 | P-T1-54 |  | Concreto | PLACA T1 P10 EJES 6 AL 8 ENTRE A Y J | 2026-04-15 | 5/13/2026 12:00:00 AM |  | 28 | 21 | 30.1 | 144 | PLACA | 21 | PLACA-21-28 | 2026-10-22 | NUEVO | 2026-10-22 | 21 | 9.1
VIALE 26 | P-T1-54 |  | Concreto | PLACA T1 P10 EJES 6 AL 8 ENTRE A Y J | 2026-04-15 | 5/13/2026 12:00:00 AM |  | 28 | 21 | 31.1 | 148 | PLACA | 21 | PLACA-21-28 | 2026-10-22 | NUEVO | 2026-10-22 | 21 | 10.1
VIALE 26 | P-T1-54 |  | Concreto | PLACA T1 P10 EJES 6 AL 8 ENTRE A Y J | 2026-04-15 | 5/13/2026 12:00:00 AM |  | 28 | 21 | 27.2 | 129 | PLACA | 21 | PLACA-21-28 | 2026-10-22 | NUEVO | 2026-10-22 | 21 | 6.2
VIALE 26 | P-T1-54 |  | Concreto | PLACA T1 P10 EJES 6 AL 8 ENTRE A Y J | 2026-04-15 | 4/22/2026 12:00:00 AM |  | 7 | 21 | 20.4 | 97 | PLACA | 21 | PLACA-21-7 | 2026-10-22 | NUEVO | 2026-10-22 | 13.86 | -0.6
VIALE 26 | P-T1-54 |  | Concreto | PLACA T1 P10 EJES 6 AL 8 ENTRE A Y J | 2026-04-15 | 4/22/2026 12:00:00 AM |  | 7 | 21 | 19.7 | 94 | PLACA | 21 | PLACA-21-7 | 2026-10-22 | NUEVO | 2026-10-22 | 13.86 | -1.3
VIALE 26 | P-T1-54 |  | Concreto | PLACA T1 P10 EJES 6 AL 8 ENTRE A Y J | 2026-04-15 | 4/22/2026 12:00:00 AM |  | 7 | 21 | 21.9 | 104 | PLACA | 21 | PLACA-21-7 | 2026-10-22 | NUEVO | 2026-10-22 | 13.86 | 0.9
VIALE 26 | P-T1-54 |  | Concreto | PLACA T1 P10 EJES 6 AL 8 ENTRE A Y J | 2026-04-15 | 4/20/2026 12:00:00 AM |  | 5 | 21 | 20.4 | 97 | PLACA | 21 | PLACA-21-5 | 2026-10-22 | NUEVO | 2026-10-22 | 11.65 | -0.6
VIALE 26 | P-T1-54 |  | Concreto | PLACA T1 P10 EJES 6 AL 8 ENTRE A Y J | 2026-04-15 | 4/20/2026 12:00:00 AM |  | 5 | 21 | 19.7 | 94 | PLACA | 21 | PLACA-21-5 | 2026-10-22 | NUEVO | 2026-10-22 | 11.65 | -1.3
VIALE 26 | P-T1-54 |  | Concreto | PLACA T1 P10 EJES 6 AL 8 ENTRE A Y J | 2026-04-15 | 4/20/2026 12:00:00 AM |  | 5 | 21 | 19.3 | 92 | PLACA | 21 | PLACA-21-5 | 2026-10-22 | NUEVO | 2026-10-22 | 11.65 | -1.7
VIALE 26 | M-T1-66 |  | Concreto | MUROS T2 P9 EJE 1 Y 2 ENTRE A Y J M=1,18,11,12,17 | 2026-04-14 | 5/12/2026 12:00:00 AM |  | 28 | 21 | 30 | 143 | MURO | 21 | MURO-21-28 | 2026-10-22 | NUEVO | 2026-10-22 | 21 | 9
VIALE 26 | M-T1-66 |  | Concreto | MUROS T2 P9 EJE 1 Y 2 ENTRE A Y J M=1,18,11,12,17 | 2026-04-14 | 5/12/2026 12:00:00 AM |  | 28 | 21 | 27.7 | 132 | MURO | 21 | MURO-21-28 | 2026-10-22 | NUEVO | 2026-10-22 | 21 | 6.7
VIALE 26 | M-T1-66 |  | Concreto | MUROS T2 P9 EJE 1 Y 2 ENTRE A Y J M=1,18,11,12,17 | 2026-04-14 | 5/12/2026 12:00:00 AM |  | 28 | 21 | 29.8 | 142 | MURO | 21 | MURO-21-28 | 2026-10-22 | NUEVO | 2026-10-22 | 21 | 8.8
VIALE 26 | M-T1-66 |  | Concreto | MUROS T2 P9 EJE 1 Y 2 ENTRE A Y J M=1,18,11,12,17 | 2026-04-14 | 4/21/2026 12:00:00 AM |  | 7 | 21 | 20.4 | 97 | MURO | 21 | MURO-21-7 | 2026-10-22 | NUEVO | 2026-10-22 | 13.86 | -0.6
VIALE 26 | M-T1-66 |  | Concreto | MUROS T2 P9 EJE 1 Y 2 ENTRE A Y J M=1,18,11,12,17 | 2026-04-14 | 4/21/2026 12:00:00 AM |  | 7 | 21 | 18.7 | 89 | MURO | 21 | MURO-21-7 | 2026-10-22 | NUEVO | 2026-10-22 | 13.86 | -2.3
VIALE 26 | M-T1-66 |  | Concreto | MUROS T2 P9 EJE 1 Y 2 ENTRE A Y J M=1,18,11,12,17 | 2026-04-14 | 4/21/2026 12:00:00 AM |  | 7 | 21 | 20.1 | 96 | MURO | 21 | MURO-21-7 | 2026-10-22 | NUEVO | 2026-10-22 | 13.86 | -0.9
VIALE 26 | M-T1-66 |  | Concreto | MUROS T2 P9 EJE 1 Y 2 ENTRE A Y J M=1,18,11,12,17 | 2026-04-14 | 4/20/2026 12:00:00 AM |  | 6 | 21 | 19.9 | 94 | MURO | 21 | MURO-21-6 | 2026-10-22 | NUEVO | 2026-10-22 | 12.76 | -1.1
VIALE 26 | M-T1-66 |  | Concreto | MUROS T2 P9 EJE 1 Y 2 ENTRE A Y J M=1,18,11,12,17 | 2026-04-14 | 4/20/2026 12:00:00 AM |  | 6 | 21 | 18.7 | 89 | MURO | 21 | MURO-21-6 | 2026-10-22 | NUEVO | 2026-10-22 | 12.76 | -2.3
VIALE 26 | M-T1-66 |  | Concreto | MUROS T2 P9 EJE 1 Y 2 ENTRE A Y J M=1,18,11,12,17 | 2026-04-14 | 4/20/2026 12:00:00 AM |  | 6 | 21 | 19.3 | 92 | MURO | 21 | MURO-21-6 | 2026-10-22 | NUEVO | 2026-10-22 | 12.76 | -1.7
VIALE 26 | P-T1-53 |  | Concreto | PLACA T1 PISO 10 EJES 8 Y 10 ENTRE A Y J | 2026-04-14 | 5/12/2026 12:00:00 AM |  | 28 | 21 | 33.6 | 160 | PLACA | 21 | PLACA-21-28 | 2026-10-22 | NUEVO | 2026-10-22 | 21 | 12.6
VIALE 26 | P-T1-53 |  | Concreto | PLACA T1 PISO 10 EJES 8 Y 10 ENTRE A Y J | 2026-04-14 | 5/12/2026 12:00:00 AM |  | 28 | 21 | 23.5 | 112 | PLACA | 21 | PLACA-21-28 | 2026-10-22 | NUEVO | 2026-10-22 | 21 | 2.5
VIALE 26 | P-T1-53 |  | Concreto | PLACA T1 PISO 10 EJES 8 Y 10 ENTRE A Y J | 2026-04-14 | 5/12/2026 12:00:00 AM |  | 28 | 21 | 25.7 | 122 | PLACA | 21 | PLACA-21-28 | 2026-10-22 | NUEVO | 2026-10-22 | 21 | 4.7
VIALE 26 | P-T1-53 |  | Concreto | PLACA T1 PISO 10 EJES 8 Y 10 ENTRE A Y J | 2026-04-14 | 4/21/2026 12:00:00 AM |  | 7 | 21 | 17.9 | 85 | PLACA | 21 | PLACA-21-7 | 2026-10-22 | NUEVO | 2026-10-22 | 13.86 | -3.1
VIALE 26 | P-T1-53 |  | Concreto | PLACA T1 PISO 10 EJES 8 Y 10 ENTRE A Y J | 2026-04-14 | 4/21/2026 12:00:00 AM |  | 7 | 21 | 18.3 | 87 | PLACA | 21 | PLACA-21-7 | 2026-10-22 | NUEVO | 2026-10-22 | 13.86 | -2.7
VIALE 26 | P-T1-53 |  | Concreto | PLACA T1 PISO 10 EJES 8 Y 10 ENTRE A Y J | 2026-04-14 | 4/21/2026 12:00:00 AM |  | 7 | 21 | 17.7 | 84 | PLACA | 21 | PLACA-21-7 | 2026-10-22 | NUEVO | 2026-10-22 | 13.86 | -3.3
VIALE 26 | P-T1-53 |  | Concreto | PLACA T1 PISO 10 EJES 8 Y 10 ENTRE A Y J | 2026-04-14 | 4/20/2026 12:00:00 AM |  | 6 | 21 | 18.1 | 86 | PLACA | 21 | PLACA-21-6 | 2026-10-22 | NUEVO | 2026-10-22 | 12.76 | -2.9
VIALE 26 | P-T1-53 |  | Concreto | PLACA T1 PISO 10 EJES 8 Y 10 ENTRE A Y J | 2026-04-14 | 4/20/2026 12:00:00 AM |  | 6 | 21 | 18.1 | 86 | PLACA | 21 | PLACA-21-6 | 2026-10-22 | NUEVO | 2026-10-22 | 12.76 | -2.9
VIALE 26 | P-T1-53 |  | Concreto | PLACA T1 PISO 10 EJES 8 Y 10 ENTRE A Y J | 2026-04-14 | 4/20/2026 12:00:00 AM |  | 6 | 21 | 18.1 | 86 | PLACA | 21 | PLACA-21-6 | 2026-10-22 | NUEVO | 2026-10-22 | 12.76 | -2.9
VIALE 26 | M-T1-65 |  | Concreto | MUROS T1 P10 EJE 3 Y 4 ENTRE A Y J M=2,13,8,21,23,24 | 2026-04-13 | 5/11/2026 12:00:00 AM |  | 28 | 21 | 27.6 | 131 | MURO | 21 | MURO-21-28 | 2026-10-22 | NUEVO | 2026-10-22 | 21 | 6.6
VIALE 26 | M-T1-65 |  | Concreto | MUROS T1 P10 EJE 3 Y 4 ENTRE A Y J M=2,13,8,21,23,24 | 2026-04-13 | 5/11/2026 12:00:00 AM |  | 28 | 21 | 28.2 | 134 | MURO | 21 | MURO-21-28 | 2026-10-22 | NUEVO | 2026-10-22 | 21 | 7.2
VIALE 26 | M-T1-65 |  | Concreto | MUROS T1 P10 EJE 3 Y 4 ENTRE A Y J M=2,13,8,21,23,24 | 2026-04-13 | 5/11/2026 12:00:00 AM |  | 28 | 21 | 25.8 | 123 | MURO | 21 | MURO-21-28 | 2026-10-22 | NUEVO | 2026-10-22 | 21 | 4.8
VIALE 26 | M-T1-65 |  | Concreto | MUROS T1 P10 EJE 3 Y 4 ENTRE A Y J M=2,13,8,21,23,24 | 2026-04-13 | 4/27/2026 12:00:00 AM |  | 14 | 21 | 24.4 | 116 | MURO | 21 | MURO-21-14 | 2026-10-22 | NUEVO | 2026-10-22 | 16.24 | 3.4
VIALE 26 | M-T1-65 |  | Concreto | MUROS T1 P10 EJE 3 Y 4 ENTRE A Y J M=2,13,8,21,23,24 | 2026-04-13 | 4/27/2026 12:00:00 AM |  | 14 | 21 | 25.7 | 122 | MURO | 21 | MURO-21-14 | 2026-10-22 | NUEVO | 2026-10-22 | 16.24 | 4.7
VIALE 26 | M-T1-65 |  | Concreto | MUROS T1 P10 EJE 3 Y 4 ENTRE A Y J M=2,13,8,21,23,24 | 2026-04-13 | 4/27/2026 12:00:00 AM |  | 14 | 21 | 21.7 | 104 | MURO | 21 | MURO-21-14 | 2026-10-22 | NUEVO | 2026-10-22 | 16.24 | 0.7
VIALE 26 | M-T1-65 |  | Concreto | MUROS T1 P10 EJE 3 Y 4 ENTRE A Y J M=2,13,8,21,23,24 | 2026-04-13 | 4/20/2026 12:00:00 AM |  | 7 | 21 | 18.1 | 86 | MURO | 21 | MURO-21-7 | 2026-10-22 | NUEVO | 2026-10-22 | 13.86 | -2.9
VIALE 26 | M-T1-65 |  | Concreto | MUROS T1 P10 EJE 3 Y 4 ENTRE A Y J M=2,13,8,21,23,24 | 2026-04-13 | 4/20/2026 12:00:00 AM |  | 7 | 21 | 20.3 | 97 | MURO | 21 | MURO-21-7 | 2026-10-22 | NUEVO | 2026-10-22 | 13.86 | -0.7
VIALE 26 | M-T1-65 |  | Concreto | MUROS T1 P10 EJE 3 Y 4 ENTRE A Y J M=2,13,8,21,23,24 | 2026-04-13 | 4/20/2026 12:00:00 AM |  | 7 | 21 | 20.9 | 99 | MURO | 21 | MURO-21-7 | 2026-10-22 | NUEVO | 2026-10-22 | 13.86 | -0.1
VIALE 26 | P-T1-52 |  | Concreto | PLACA T1 PISO 10 EJES 10-12 ENTRE A Y J | 2026-04-13 | 5/11/2026 12:00:00 AM |  | 28 | 21 | 36.1 | 172 | PLACA | 21 | PLACA-21-28 | 2026-10-22 | NUEVO | 2026-10-22 | 21 | 15.1
VIALE 26 | P-T1-52 |  | Concreto | PLACA T1 PISO 10 EJES 10-12 ENTRE A Y J | 2026-04-13 | 5/11/2026 12:00:00 AM |  | 28 | 21 | 36.4 | 173 | PLACA | 21 | PLACA-21-28 | 2026-10-22 | NUEVO | 2026-10-22 | 21 | 15.4
VIALE 26 | P-T1-52 |  | Concreto | PLACA T1 PISO 10 EJES 10-12 ENTRE A Y J | 2026-04-13 | 5/11/2026 12:00:00 AM |  | 28 | 21 | 36.9 | 176 | PLACA | 21 | PLACA-21-28 | 2026-10-22 | NUEVO | 2026-10-22 | 21 | 15.9
VIALE 26 | P-T1-52 |  | Concreto | PLACA T1 PISO 10 EJES 10-12 ENTRE A Y J | 2026-04-13 | 4/27/2026 12:00:00 AM |  | 14 | 21 | 31.2 | 149 | PLACA | 21 | PLACA-21-14 | 2026-10-22 | NUEVO | 2026-10-22 | 16.24 | 10.2
VIALE 26 | P-T1-52 |  | Concreto | PLACA T1 PISO 10 EJES 10-12 ENTRE A Y J | 2026-04-13 | 4/27/2026 12:00:00 AM |  | 14 | 21 | 31.5 | 150 | PLACA | 21 | PLACA-21-14 | 2026-10-22 | NUEVO | 2026-10-22 | 16.24 | 10.5
VIALE 26 | P-T1-52 |  | Concreto | PLACA T1 PISO 10 EJES 10-12 ENTRE A Y J | 2026-04-13 | 4/27/2026 12:00:00 AM |  | 14 | 21 | 32.6 | 155 | PLACA | 21 | PLACA-21-14 | 2026-10-22 | NUEVO | 2026-10-22 | 16.24 | 11.6
VIALE 26 | P-T1-52 |  | Concreto | PLACA T1 PISO 10 EJES 10-12 ENTRE A Y J | 2026-04-13 | 4/20/2026 12:00:00 AM |  | 7 | 21 | 26.8 | 128 | PLACA | 21 | PLACA-21-7 | 2026-10-22 | NUEVO | 2026-10-22 | 13.86 | 5.8
VIALE 26 | P-T1-52 |  | Concreto | PLACA T1 PISO 10 EJES 10-12 ENTRE A Y J | 2026-04-13 | 4/20/2026 12:00:00 AM |  | 7 | 21 | 27.8 | 132 | PLACA | 21 | PLACA-21-7 | 2026-10-22 | NUEVO | 2026-10-22 | 13.86 | 6.8
VIALE 26 | P-T1-52 |  | Concreto | PLACA T1 PISO 10 EJES 10-12 ENTRE A Y J | 2026-04-13 | 4/20/2026 12:00:00 AM |  | 7 | 21 | 27.7 | 132 | PLACA | 21 | PLACA-21-7 | 2026-10-22 | NUEVO | 2026-10-22 | 13.86 | 6.7
VIALE 26 | P-T2-70 |  | Concreto | PLACA T2 PISO 14 EJES 5 AL 8 ENTRE A Y J | 2026-04-13 | 5/11/2026 12:00:00 AM |  | 28 | 21 | 33.1 | 157 | PLACA | 21 | PLACA-21-28 | 2026-10-22 | NUEVO | 2026-10-22 | 21 | 12.1
VIALE 26 | P-T2-70 |  | Concreto | PLACA T2 PISO 14 EJES 5 AL 8 ENTRE A Y J | 2026-04-13 | 5/11/2026 12:00:00 AM |  | 28 | 21 | 31.5 | 150 | PLACA | 21 | PLACA-21-28 | 2026-10-22 | NUEVO | 2026-10-22 | 21 | 10.5
VIALE 26 | P-T2-70 |  | Concreto | PLACA T2 PISO 14 EJES 5 AL 8 ENTRE A Y J | 2026-04-13 | 5/11/2026 12:00:00 AM |  | 28 | 21 | 32.3 | 154 | PLACA | 21 | PLACA-21-28 | 2026-10-22 | NUEVO | 2026-10-22 | 21 | 11.3
VIALE 26 | P-T2-70 |  | Concreto | PLACA T2 PISO 14 EJES 5 AL 8 ENTRE A Y J | 2026-04-13 | 4/27/2026 12:00:00 AM |  | 14 | 21 | 29 | 138 | PLACA | 21 | PLACA-21-14 | 2026-10-22 | NUEVO | 2026-10-22 | 16.24 | 8
VIALE 26 | P-T2-70 |  | Concreto | PLACA T2 PISO 14 EJES 5 AL 8 ENTRE A Y J | 2026-04-13 | 4/27/2026 12:00:00 AM |  | 14 | 21 | 27.5 | 131 | PLACA | 21 | PLACA-21-14 | 2026-10-22 | NUEVO | 2026-10-22 | 16.24 | 6.5
VIALE 26 | P-T2-70 |  | Concreto | PLACA T2 PISO 14 EJES 5 AL 8 ENTRE A Y J | 2026-04-13 | 4/27/2026 12:00:00 AM |  | 14 | 21 | 27.6 | 131 | PLACA | 21 | PLACA-21-14 | 2026-10-22 | NUEVO | 2026-10-22 | 16.24 | 6.6
VIALE 26 | P-T2-70 |  | Concreto | PLACA T2 PISO 14 EJES 5 AL 8 ENTRE A Y J | 2026-04-13 | 4/20/2026 12:00:00 AM |  | 7 | 21 | 21.5 | 102 | PLACA | 21 | PLACA-21-7 | 2026-10-22 | NUEVO | 2026-10-22 | 13.86 | 0.5
VIALE 26 | P-T2-70 |  | Concreto | PLACA T2 PISO 14 EJES 5 AL 8 ENTRE A Y J | 2026-04-13 | 4/20/2026 12:00:00 AM |  | 7 | 21 | 24.2 | 115 | PLACA | 21 | PLACA-21-7 | 2026-10-22 | NUEVO | 2026-10-22 | 13.86 | 3.2
VIALE 26 | P-T2-70 |  | Concreto | PLACA T2 PISO 14 EJES 5 AL 8 ENTRE A Y J | 2026-04-13 | 4/20/2026 12:00:00 AM |  | 7 | 21 | 23.3 | 111 | PLACA | 21 | PLACA-21-7 | 2026-10-22 | NUEVO | 2026-10-22 | 13.86 | 2.3
VIALE 26 | P-T1-51 |  | Concreto | PLACA T1 PISO 10 EJES 15 Y 12 ENTRE A Y J | 2026-04-11 | 5/9/2026 12:00:00 AM |  | 28 | 21 | 28.6 | 136 | PLACA | 21 | PLACA-21-28 | 2026-10-22 | NUEVO | 2026-10-22 | 21 | 7.6
VIALE 26 | P-T1-51 |  | Concreto | PLACA T1 PISO 10 EJES 15 Y 12 ENTRE A Y J | 2026-04-11 | 5/9/2026 12:00:00 AM |  | 28 | 21 | 30.5 | 145 | PLACA | 21 | PLACA-21-28 | 2026-10-22 | NUEVO | 2026-10-22 | 21 | 9.5
VIALE 26 | P-T1-51 |  | Concreto | PLACA T1 PISO 10 EJES 15 Y 12 ENTRE A Y J | 2026-04-11 | 5/9/2026 12:00:00 AM |  | 28 | 21 | 26.9 | 128 | PLACA | 21 | PLACA-21-28 | 2026-10-22 | NUEVO | 2026-10-22 | 21 | 5.9
VIALE 26 | P-T1-51 |  | Concreto | PLACA T1 PISO 10 EJES 15 Y 12 ENTRE A Y J | 2026-04-11 | 4/25/2026 12:00:00 AM |  | 14 | 21 | 25.5 | 121 | PLACA | 21 | PLACA-21-14 | 2026-10-22 | NUEVO | 2026-10-22 | 16.24 | 4.5
VIALE 26 | P-T1-51 |  | Concreto | PLACA T1 PISO 10 EJES 15 Y 12 ENTRE A Y J | 2026-04-11 | 4/25/2026 12:00:00 AM |  | 14 | 21 | 24.4 | 116 | PLACA | 21 | PLACA-21-14 | 2026-10-22 | NUEVO | 2026-10-22 | 16.24 | 3.4
VIALE 26 | P-T1-51 |  | Concreto | PLACA T1 PISO 10 EJES 15 Y 12 ENTRE A Y J | 2026-04-11 | 4/25/2026 12:00:00 AM |  | 14 | 21 | 26.6 | 127 | PLACA | 21 | PLACA-21-14 | 2026-10-22 | NUEVO | 2026-10-22 | 16.24 | 5.6
VIALE 26 | P-T1-51 |  | Concreto | PLACA T1 PISO 10 EJES 15 Y 12 ENTRE A Y J | 2026-04-11 | 4/20/2026 12:00:00 AM |  | 9 | 21 | 21.5 | 102 | PLACA | 21 | PLACA-21-9 | 2026-10-22 | NUEVO | 2026-10-22 | 14.54 | 0.5
VIALE 26 | P-T1-51 |  | Concreto | PLACA T1 PISO 10 EJES 15 Y 12 ENTRE A Y J | 2026-04-11 | 4/20/2026 12:00:00 AM |  | 9 | 21 | 23 | 110 | PLACA | 21 | PLACA-21-9 | 2026-10-22 | NUEVO | 2026-10-22 | 14.54 | 2
VIALE 26 | P-T1-51 |  | Concreto | PLACA T1 PISO 10 EJES 15 Y 12 ENTRE A Y J | 2026-04-11 | 4/20/2026 12:00:00 AM |  | 9 | 21 | 21.5 | 102 | PLACA | 21 | PLACA-21-9 | 2026-10-22 | NUEVO | 2026-10-22 | 14.54 | 0.5
VIALE 26 | P-T2-69 |  | Concreto | PLACA T2 P14 EJE 8 AL 10 ENTRE A Y J | 2026-04-11 | 5/9/2026 12:00:00 AM |  | 28 | 21 | 33.6 | 160 | PLACA | 21 | PLACA-21-28 | 2026-10-22 | NUEVO | 2026-10-22 | 21 | 12.6
VIALE 26 | P-T2-69 |  | Concreto | PLACA T2 P14 EJE 8 AL 10 ENTRE A Y J | 2026-04-11 | 5/9/2026 12:00:00 AM |  | 28 | 21 | 33.1 | 157 | PLACA | 21 | PLACA-21-28 | 2026-10-22 | NUEVO | 2026-10-22 | 21 | 12.1
VIALE 26 | P-T2-69 |  | Concreto | PLACA T2 P14 EJE 8 AL 10 ENTRE A Y J | 2026-04-11 | 5/9/2026 12:00:00 AM |  | 28 | 21 | 37.1 | 177 | PLACA | 21 | PLACA-21-28 | 2026-10-22 | NUEVO | 2026-10-22 | 21 | 16.1
VIALE 26 | P-T2-69 |  | Concreto | PLACA T2 P14 EJE 8 AL 10 ENTRE A Y J | 2026-04-11 | 4/25/2026 12:00:00 AM |  | 14 | 21 | 33.5 | 160 | PLACA | 21 | PLACA-21-14 | 2026-10-22 | NUEVO | 2026-10-22 | 16.24 | 12.5
VIALE 26 | P-T2-69 |  | Concreto | PLACA T2 P14 EJE 8 AL 10 ENTRE A Y J | 2026-04-11 | 4/25/2026 12:00:00 AM |  | 14 | 21 | 34.1 | 163 | PLACA | 21 | PLACA-21-14 | 2026-10-22 | NUEVO | 2026-10-22 | 16.24 | 13.1
VIALE 26 | P-T2-69 |  | Concreto | PLACA T2 P14 EJE 8 AL 10 ENTRE A Y J | 2026-04-11 | 4/25/2026 12:00:00 AM |  | 14 | 21 | 30.6 | 146 | PLACA | 21 | PLACA-21-14 | 2026-10-22 | NUEVO | 2026-10-22 | 16.24 | 9.6
VIALE 26 | P-T2-69 |  | Concreto | PLACA T2 P14 EJE 8 AL 10 ENTRE A Y J | 2026-04-11 | 4/20/2026 12:00:00 AM |  | 9 | 21 | 29.5 | 140 | PLACA | 21 | PLACA-21-9 | 2026-10-22 | NUEVO | 2026-10-22 | 14.54 | 8.5
VIALE 26 | P-T2-69 |  | Concreto | PLACA T2 P14 EJE 8 AL 10 ENTRE A Y J | 2026-04-11 | 4/20/2026 12:00:00 AM |  | 9 | 21 | 28.6 | 136 | PLACA | 21 | PLACA-21-9 | 2026-10-22 | NUEVO | 2026-10-22 | 14.54 | 7.6
VIALE 26 | P-T2-69 |  | Concreto | PLACA T2 P14 EJE 8 AL 10 ENTRE A Y J | 2026-04-11 | 4/20/2026 12:00:00 AM |  | 9 | 21 | 27.7 | 132 | PLACA | 21 | PLACA-21-9 | 2026-10-22 | NUEVO | 2026-10-22 | 14.54 | 6.7
VIALE 26 | M-T1-64 |  | Concreto | MUROS T1 P9 EJES 5-6 ENTTE A Y J M=2,9,13,22,23,24 | 2026-04-10 | 5/8/2026 12:00:00 AM |  | 28 | 21 | 31.4 | 150 | MURO | 21 | MURO-21-28 | 2026-10-22 | NUEVO | 2026-10-22 | 21 | 10.4
VIALE 26 | M-T1-64 |  | Concreto | MUROS T1 P9 EJES 5-6 ENTTE A Y J M=2,9,13,22,23,24 | 2026-04-10 | 5/8/2026 12:00:00 AM |  | 28 | 21 | 29.6 | 141 | MURO | 21 | MURO-21-28 | 2026-10-22 | NUEVO | 2026-10-22 | 21 | 8.6
VIALE 26 | M-T1-64 |  | Concreto | MUROS T1 P9 EJES 5-6 ENTTE A Y J M=2,9,13,22,23,24 | 2026-04-10 | 5/8/2026 12:00:00 AM |  | 28 | 21 | 29.7 | 141 | MURO | 21 | MURO-21-28 | 2026-10-22 | NUEVO | 2026-10-22 | 21 | 8.7
VIALE 26 | M-T1-64 |  | Concreto | MUROS T1 P9 EJES 5-6 ENTTE A Y J M=2,9,13,22,23,24 | 2026-04-10 | 4/17/2026 12:00:00 AM |  | 7 | 21 | 23 | 110 | MURO | 21 | MURO-21-7 | 2026-10-22 | NUEVO | 2026-10-22 | 13.86 | 2
VIALE 26 | M-T1-64 |  | Concreto | MUROS T1 P9 EJES 5-6 ENTTE A Y J M=2,9,13,22,23,24 | 2026-04-10 | 4/17/2026 12:00:00 AM |  | 7 | 21 | 22.8 | 108 | MURO | 21 | MURO-21-7 | 2026-10-22 | NUEVO | 2026-10-22 | 13.86 | 1.8
VIALE 26 | M-T1-64 |  | Concreto | MUROS T1 P9 EJES 5-6 ENTTE A Y J M=2,9,13,22,23,24 | 2026-04-10 | 4/17/2026 12:00:00 AM |  | 7 | 21 | 23.6 | 112 | MURO | 21 | MURO-21-7 | 2026-10-22 | NUEVO | 2026-10-22 | 13.86 | 2.6
VIALE 26 | M-T1-64 |  | Concreto | MUROS T1 P9 EJES 5-6 ENTTE A Y J M=2,9,13,22,23,24 | 2026-04-10 | 4/16/2026 12:00:00 AM |  | 6 | 21 | 20.7 | 98 | MURO | 21 | MURO-21-6 | 2026-10-22 | NUEVO | 2026-10-22 | 12.76 | -0.3
VIALE 26 | M-T1-64 |  | Concreto | MUROS T1 P9 EJES 5-6 ENTTE A Y J M=2,9,13,22,23,24 | 2026-04-10 | 4/16/2026 12:00:00 AM |  | 6 | 21 | 20.8 | 99 | MURO | 21 | MURO-21-6 | 2026-10-22 | NUEVO | 2026-10-22 | 12.76 | -0.2
VIALE 26 | M-T1-64 |  | Concreto | MUROS T1 P9 EJES 5-6 ENTTE A Y J M=2,9,13,22,23,24 | 2026-04-10 | 4/16/2026 12:00:00 AM |  | 6 | 21 | 20.9 | 100 | MURO | 21 | MURO-21-6 | 2026-10-22 | NUEVO | 2026-10-22 | 12.76 | -0.1
VIALE 26 | M-T2-92 |  | Concreto | MUROS T2 913 EJE 2 AL 1 ENTRE A YD M=19,20,21,22,23,24 | 2026-04-10 | 5/8/2026 12:00:00 AM |  | 28 | 21 | 27.7 | 132 | MURO | 21 | MURO-21-28 | 2026-10-22 | NUEVO | 2026-10-22 | 21 | 6.7
VIALE 26 | M-T2-92 |  | Concreto | MUROS T2 913 EJE 2 AL 1 ENTRE A YD M=19,20,21,22,23,24 | 2026-04-10 | 5/8/2026 12:00:00 AM |  | 28 | 21 | 25.7 | 122 | MURO | 21 | MURO-21-28 | 2026-10-22 | NUEVO | 2026-10-22 | 21 | 4.7
VIALE 26 | M-T2-92 |  | Concreto | MUROS T2 913 EJE 2 AL 1 ENTRE A YD M=19,20,21,22,23,24 | 2026-04-10 | 5/8/2026 12:00:00 AM |  | 28 | 21 | 30.4 | 145 | MURO | 21 | MURO-21-28 | 2026-10-22 | NUEVO | 2026-10-22 | 21 | 9.4
VIALE 26 | M-T2-92 |  | Concreto | MUROS T2 913 EJE 2 AL 1 ENTRE A YD M=19,20,21,22,23,24 | 2026-04-10 | 4/17/2026 12:00:00 AM |  | 7 | 21 | 23.7 | 113 | MURO | 21 | MURO-21-7 | 2026-10-22 | NUEVO | 2026-10-22 | 13.86 | 2.7
VIALE 26 | M-T2-92 |  | Concreto | MUROS T2 913 EJE 2 AL 1 ENTRE A YD M=19,20,21,22,23,24 | 2026-04-10 | 4/17/2026 12:00:00 AM |  | 7 | 21 | 22.2 | 106 | MURO | 21 | MURO-21-7 | 2026-10-22 | NUEVO | 2026-10-22 | 13.86 | 1.2
VIALE 26 | M-T2-92 |  | Concreto | MUROS T2 913 EJE 2 AL 1 ENTRE A YD M=19,20,21,22,23,24 | 2026-04-10 | 4/17/2026 12:00:00 AM |  | 7 | 21 | 22.5 | 107 | MURO | 21 | MURO-21-7 | 2026-10-22 | NUEVO | 2026-10-22 | 13.86 | 1.5
VIALE 26 | M-T2-92 |  | Concreto | MUROS T2 913 EJE 2 AL 1 ENTRE A YD M=19,20,21,22,23,24 | 2026-04-10 | 4/16/2026 12:00:00 AM |  | 6 | 21 | 19.1 | 91 | MURO | 21 | MURO-21-6 | 2026-10-22 | NUEVO | 2026-10-22 | 12.76 | -1.9
VIALE 26 | M-T2-92 |  | Concreto | MUROS T2 913 EJE 2 AL 1 ENTRE A YD M=19,20,21,22,23,24 | 2026-04-10 | 4/16/2026 12:00:00 AM |  | 6 | 21 | 22 | 105 | MURO | 21 | MURO-21-6 | 2026-10-22 | NUEVO | 2026-10-22 | 12.76 | 1
VIALE 26 | M-T2-92 |  | Concreto | MUROS T2 913 EJE 2 AL 1 ENTRE A YD M=19,20,21,22,23,24 | 2026-04-10 | 4/16/2026 12:00:00 AM |  | 6 | 21 | 22.2 | 106 | MURO | 21 | MURO-21-6 | 2026-10-22 | NUEVO | 2026-10-22 | 12.76 | 1.2
VIALE 26 | M-T1-63 |  | Concreto | MUROS T1 P9 EJES 7 Y 8 ENTRE A Y J M=2,13,9,22,24,23 | 2026-04-09 | 5/7/2026 12:00:00 AM |  | 28 | 21 | 34.5 | 164 | MURO | 21 | MURO-21-28 | 2026-10-22 | NUEVO | 2026-10-22 | 21 | 13.5
VIALE 26 | M-T1-63 |  | Concreto | MUROS T1 P9 EJES 7 Y 8 ENTRE A Y J M=2,13,9,22,24,23 | 2026-04-09 | 5/7/2026 12:00:00 AM |  | 28 | 21 | 35.9 | 171 | MURO | 21 | MURO-21-28 | 2026-10-22 | NUEVO | 2026-10-22 | 21 | 14.9
VIALE 26 | M-T1-63 |  | Concreto | MUROS T1 P9 EJES 7 Y 8 ENTRE A Y J M=2,13,9,22,24,23 | 2026-04-09 | 5/7/2026 12:00:00 AM |  | 28 | 21 | 36.6 | 174 | MURO | 21 | MURO-21-28 | 2026-10-22 | NUEVO | 2026-10-22 | 21 | 15.6
VIALE 26 | M-T1-63 |  | Concreto | MUROS T1 P9 EJES 7 Y 8 ENTRE A Y J M=2,13,9,22,24,23 | 2026-04-09 | 4/23/2026 12:00:00 AM |  | 14 | 21 | 30 | 143 | MURO | 21 | MURO-21-14 | 2026-10-22 | NUEVO | 2026-10-22 | 16.24 | 9
VIALE 26 | M-T1-63 |  | Concreto | MUROS T1 P9 EJES 7 Y 8 ENTRE A Y J M=2,13,9,22,24,23 | 2026-04-09 | 4/23/2026 12:00:00 AM |  | 14 | 21 | 30.3 | 144 | MURO | 21 | MURO-21-14 | 2026-10-22 | NUEVO | 2026-10-22 | 16.24 | 9.3
VIALE 26 | M-T1-63 |  | Concreto | MUROS T1 P9 EJES 7 Y 8 ENTRE A Y J M=2,13,9,22,24,23 | 2026-04-09 | 4/23/2026 12:00:00 AM |  | 14 | 21 | 30.9 | 147 | MURO | 21 | MURO-21-14 | 2026-10-22 | NUEVO | 2026-10-22 | 16.24 | 9.9
VIALE 26 | M-T1-63 |  | Concreto | MUROS T1 P9 EJES 7 Y 8 ENTRE A Y J M=2,13,9,22,24,23 | 2026-04-09 | 4/16/2026 12:00:00 AM |  | 7 | 21 | 21.6 | 103 | MURO | 21 | MURO-21-7 | 2026-10-22 | NUEVO | 2026-10-22 | 13.86 | 0.6
VIALE 26 | M-T1-63 |  | Concreto | MUROS T1 P9 EJES 7 Y 8 ENTRE A Y J M=2,13,9,22,24,23 | 2026-04-09 | 4/16/2026 12:00:00 AM |  | 7 | 21 | 23.8 | 113 | MURO | 21 | MURO-21-7 | 2026-10-22 | NUEVO | 2026-10-22 | 13.86 | 2.8
VIALE 26 | M-T1-63 |  | Concreto | MUROS T1 P9 EJES 7 Y 8 ENTRE A Y J M=2,13,9,22,24,23 | 2026-04-09 | 4/16/2026 12:00:00 AM |  | 7 | 21 | 21.7 | 103 | MURO | 21 | MURO-21-7 | 2026-10-22 | NUEVO | 2026-10-22 | 13.86 | 0.7
VIALE 26 | M-T291 |  | Concreto | MUROS T2 P13 EJE 5 DEL J-F EJE 2,3 J-F # 29A,9A-32 MURO 15 EJE F | 2026-04-09 | 5/7/2026 12:00:00 AM |  | 28 | 21 | 36.6 | 174 | MURO | 21 | MURO-21-28 | 2026-10-22 | NUEVO | 2026-10-22 | 21 | 15.6
VIALE 26 | M-T291 |  | Concreto | MUROS T2 P13 EJE 5 DEL J-F EJE 2,3 J-F # 29A,9A-32 MURO 15 EJE F | 2026-04-09 | 5/7/2026 12:00:00 AM |  | 28 | 21 | 35.8 | 170 | MURO | 21 | MURO-21-28 | 2026-10-22 | NUEVO | 2026-10-22 | 21 | 14.8
VIALE 26 | M-T291 |  | Concreto | MUROS T2 P13 EJE 5 DEL J-F EJE 2,3 J-F # 29A,9A-32 MURO 15 EJE F | 2026-04-09 | 5/7/2026 12:00:00 AM |  | 28 | 21 | 36 | 171 | MURO | 21 | MURO-21-28 | 2026-10-22 | NUEVO | 2026-10-22 | 21 | 15
VIALE 26 | M-T291 |  | Concreto | MUROS T2 P13 EJE 5 DEL J-F EJE 2,3 J-F # 29A,9A-32 MURO 15 EJE F | 2026-04-09 | 4/23/2026 12:00:00 AM |  | 14 | 21 | 33.2 | 158 | MURO | 21 | MURO-21-14 | 2026-10-22 | NUEVO | 2026-10-22 | 16.24 | 12.2
VIALE 26 | M-T291 |  | Concreto | MUROS T2 P13 EJE 5 DEL J-F EJE 2,3 J-F # 29A,9A-32 MURO 15 EJE F | 2026-04-09 | 4/23/2026 12:00:00 AM |  | 14 | 21 | 32.8 | 156 | MURO | 21 | MURO-21-14 | 2026-10-22 | NUEVO | 2026-10-22 | 16.24 | 11.8
VIALE 26 | M-T291 |  | Concreto | MUROS T2 P13 EJE 5 DEL J-F EJE 2,3 J-F # 29A,9A-32 MURO 15 EJE F | 2026-04-09 | 4/23/2026 12:00:00 AM |  | 14 | 21 | 32.7 | 156 | MURO | 21 | MURO-21-14 | 2026-10-22 | NUEVO | 2026-10-22 | 16.24 | 11.7
VIALE 26 | M-T291 |  | Concreto | MUROS T2 P13 EJE 5 DEL J-F EJE 2,3 J-F # 29A,9A-32 MURO 15 EJE F | 2026-04-09 | 4/16/2026 12:00:00 AM |  | 7 | 21 | 22.1 | 105 | MURO | 21 | MURO-21-7 | 2026-10-22 | NUEVO | 2026-10-22 | 13.86 | 1.1
VIALE 26 | M-T291 |  | Concreto | MUROS T2 P13 EJE 5 DEL J-F EJE 2,3 J-F # 29A,9A-32 MURO 15 EJE F | 2026-04-09 | 4/16/2026 12:00:00 AM |  | 7 | 21 | 21.8 | 104 | MURO | 21 | MURO-21-7 | 2026-10-22 | NUEVO | 2026-10-22 | 13.86 | 0.8
VIALE 26 | M-T291 |  | Concreto | MUROS T2 P13 EJE 5 DEL J-F EJE 2,3 J-F # 29A,9A-32 MURO 15 EJE F | 2026-04-09 | 4/16/2026 12:00:00 AM |  | 7 | 21 | 21.8 | 104 | MURO | 21 | MURO-21-7 | 2026-10-22 | NUEVO | 2026-10-22 | 13.86 | 0.8
VIALE 26 | P-T1-50 |  | Concreto | PLACA T1 PISO 9 EJES 1 Y 4 ENTRE A Y J | 2026-04-09 | 5/7/2026 12:00:00 AM |  | 28 | 21 | 0 | 144 | PLACA | 21 | PLACA-21-28 | 2026-10-22 | NUEVO | 2026-10-22 | 21 | -21
VIALE 26 | P-T1-50 |  | Concreto | PLACA T1 PISO 9 EJES 1 Y 4 ENTRE A Y J | 2026-04-09 | 5/7/2026 12:00:00 AM |  | 28 | 21 | 0 | 144 | PLACA | 21 | PLACA-21-28 | 2026-10-22 | NUEVO | 2026-10-22 | 21 | -21
VIALE 26 | P-T1-50 |  | Concreto | PLACA T1 PISO 9 EJES 1 Y 4 ENTRE A Y J | 2026-04-09 | 5/7/2026 12:00:00 AM |  | 28 | 21 | 0 | 136 | PLACA | 21 | PLACA-21-28 | 2026-10-22 | NUEVO | 2026-10-22 | 21 | -21
VIALE 26 | P-T1-50 |  | Concreto | PLACA T1 PISO 9 EJES 1 Y 4 ENTRE A Y J | 2026-04-09 | 5/7/2026 12:00:00 AM |  | 28 | 21 | 37.1 | 177 | PLACA | 21 | PLACA-21-28 | 2026-10-22 | NUEVO | 2026-10-22 | 21 | 16.1
VIALE 26 | P-T1-50 |  | Concreto | PLACA T1 PISO 9 EJES 1 Y 4 ENTRE A Y J | 2026-04-09 | 5/7/2026 12:00:00 AM |  | 28 | 21 | 37 | 176 | PLACA | 21 | PLACA-21-28 | 2026-10-22 | NUEVO | 2026-10-22 | 21 | 16
VIALE 26 | P-T1-50 |  | Concreto | PLACA T1 PISO 9 EJES 1 Y 4 ENTRE A Y J | 2026-04-09 | 5/7/2026 12:00:00 AM |  | 28 | 21 | 35 | 166 | PLACA | 21 | PLACA-21-28 | 2026-10-22 | NUEVO | 2026-10-22 | 21 | 14
VIALE 26 | P-T1-50 |  | Concreto | PLACA T1 PISO 9 EJES 1 Y 4 ENTRE A Y J | 2026-04-09 | 4/23/2026 12:00:00 AM |  | 14 | 21 | 29.4 | 140 | PLACA | 21 | PLACA-21-14 | 2026-10-22 | NUEVO | 2026-10-22 | 16.24 | 8.4
VIALE 26 | P-T1-50 |  | Concreto | PLACA T1 PISO 9 EJES 1 Y 4 ENTRE A Y J | 2026-04-09 | 4/23/2026 12:00:00 AM |  | 14 | 21 | 33.8 | 161 | PLACA | 21 | PLACA-21-14 | 2026-10-22 | NUEVO | 2026-10-22 | 16.24 | 12.8
VIALE 26 | P-T1-50 |  | Concreto | PLACA T1 PISO 9 EJES 1 Y 4 ENTRE A Y J | 2026-04-09 | 4/23/2026 12:00:00 AM |  | 14 | 21 | 34.9 | 166 | PLACA | 21 | PLACA-21-14 | 2026-10-22 | NUEVO | 2026-10-22 | 16.24 | 13.9
VIALE 26 | P-T1-50 |  | Concreto | PLACA T1 PISO 9 EJES 1 Y 4 ENTRE A Y J | 2026-04-09 | 4/16/2026 12:00:00 AM |  | 7 | 21 | 24.4 | 116 | PLACA | 21 | PLACA-21-7 | 2026-10-22 | NUEVO | 2026-10-22 | 13.86 | 3.4
VIALE 26 | P-T1-50 |  | Concreto | PLACA T1 PISO 9 EJES 1 Y 4 ENTRE A Y J | 2026-04-09 | 4/16/2026 12:00:00 AM |  | 7 | 21 | 26.2 | 125 | PLACA | 21 | PLACA-21-7 | 2026-10-22 | NUEVO | 2026-10-22 | 13.86 | 5.2
VIALE 26 | P-T1-50 |  | Concreto | PLACA T1 PISO 9 EJES 1 Y 4 ENTRE A Y J | 2026-04-09 | 4/16/2026 12:00:00 AM |  | 7 | 21 | 24.7 | 118 | PLACA | 21 | PLACA-21-7 | 2026-10-22 | NUEVO | 2026-10-22 | 13.86 | 3.7
VIALE 26 | P-T2-68 |  | Concreto | PLACA T2 PISO 14 EJES 15 AL 11 ENTRE A Y J | 2026-04-09 | 5/7/2026 12:00:00 AM |  | 28 | 21 | 40.6 | 193 | PLACA | 21 | PLACA-21-28 | 2026-10-22 | NUEVO | 2026-10-22 | 21 | 19.6
VIALE 26 | P-T2-68 |  | Concreto | PLACA T2 PISO 14 EJES 15 AL 11 ENTRE A Y J | 2026-04-09 | 5/7/2026 12:00:00 AM |  | 28 | 21 | 38.4 | 183 | PLACA | 21 | PLACA-21-28 | 2026-10-22 | NUEVO | 2026-10-22 | 21 | 17.4
VIALE 26 | P-T2-68 |  | Concreto | PLACA T2 PISO 14 EJES 15 AL 11 ENTRE A Y J | 2026-04-09 | 5/7/2026 12:00:00 AM |  | 28 | 21 | 36.5 | 174 | PLACA | 21 | PLACA-21-28 | 2026-10-22 | NUEVO | 2026-10-22 | 21 | 15.5
VIALE 26 | P-T2-68 |  | Concreto | PLACA T2 PISO 14 EJES 15 AL 11 ENTRE A Y J | 2026-04-09 | 4/23/2026 12:00:00 AM |  | 14 | 21 | 29.5 | 140 | PLACA | 21 | PLACA-21-14 | 2026-10-22 | NUEVO | 2026-10-22 | 16.24 | 8.5
VIALE 26 | P-T2-68 |  | Concreto | PLACA T2 PISO 14 EJES 15 AL 11 ENTRE A Y J | 2026-04-09 | 4/23/2026 12:00:00 AM |  | 14 | 21 | 34.6 | 165 | PLACA | 21 | PLACA-21-14 | 2026-10-22 | NUEVO | 2026-10-22 | 16.24 | 13.6
VIALE 26 | P-T2-68 |  | Concreto | PLACA T2 PISO 14 EJES 15 AL 11 ENTRE A Y J | 2026-04-09 | 4/23/2026 12:00:00 AM |  | 14 | 21 | 30.9 | 147 | PLACA | 21 | PLACA-21-14 | 2026-10-22 | NUEVO | 2026-10-22 | 16.24 | 9.9
VIALE 26 | P-T2-68 |  | Concreto | PLACA T2 PISO 14 EJES 15 AL 11 ENTRE A Y J | 2026-04-09 | 4/16/2026 12:00:00 AM |  | 7 | 21 | 24.7 | 118 | PLACA | 21 | PLACA-21-7 | 2026-10-22 | NUEVO | 2026-10-22 | 13.86 | 3.7
VIALE 26 | P-T2-68 |  | Concreto | PLACA T2 PISO 14 EJES 15 AL 11 ENTRE A Y J | 2026-04-09 | 4/16/2026 12:00:00 AM |  | 7 | 21 | 22.9 | 109 | PLACA | 21 | PLACA-21-7 | 2026-10-22 | NUEVO | 2026-10-22 | 13.86 | 1.9
VIALE 26 | P-T2-68 |  | Concreto | PLACA T2 PISO 14 EJES 15 AL 11 ENTRE A Y J | 2026-04-09 | 4/16/2026 12:00:00 AM |  | 7 | 21 | 24.3 | 116 | PLACA | 21 | PLACA-21-7 | 2026-10-22 | NUEVO | 2026-10-22 | 13.86 | 3.3
VIALE 26 | M-T1-62 |  | Concreto | MUROS T1 P9 EJES 9-10 ENTRE A Y J M=2,9,22,13,23,25 | 2026-04-08 | 5/6/2026 12:00:00 AM |  | 28 | 21 | 24 | 114 | MURO | 21 | MURO-21-28 | 2026-10-22 | NUEVO | 2026-10-22 | 21 | 3
VIALE 26 | M-T1-62 |  | Concreto | MUROS T1 P9 EJES 9-10 ENTRE A Y J M=2,9,22,13,23,25 | 2026-04-08 | 5/6/2026 12:00:00 AM |  | 28 | 21 | 27.6 | 131 | MURO | 21 | MURO-21-28 | 2026-10-22 | NUEVO | 2026-10-22 | 21 | 6.6
VIALE 26 | M-T1-62 |  | Concreto | MUROS T1 P9 EJES 9-10 ENTRE A Y J M=2,9,22,13,23,25 | 2026-04-08 | 5/6/2026 12:00:00 AM |  | 28 | 21 | 27.7 | 132 | MURO | 21 | MURO-21-28 | 2026-10-22 | NUEVO | 2026-10-22 | 21 | 6.7
VIALE 26 | M-T1-62 |  | Concreto | MUROS T1 P9 EJES 9-10 ENTRE A Y J M=2,9,22,13,23,25 | 2026-04-08 | 4/22/2026 12:00:00 AM |  | 14 | 21 | 23.8 | 113 | MURO | 21 | MURO-21-14 | 2026-10-22 | NUEVO | 2026-10-22 | 16.24 | 2.8
VIALE 26 | M-T1-62 |  | Concreto | MUROS T1 P9 EJES 9-10 ENTRE A Y J M=2,9,22,13,23,25 | 2026-04-08 | 4/22/2026 12:00:00 AM |  | 14 | 21 | 25.2 | 120 | MURO | 21 | MURO-21-14 | 2026-10-22 | NUEVO | 2026-10-22 | 16.24 | 4.2
VIALE 26 | M-T1-62 |  | Concreto | MUROS T1 P9 EJES 9-10 ENTRE A Y J M=2,9,22,13,23,25 | 2026-04-08 | 4/22/2026 12:00:00 AM |  | 14 | 21 | 23.2 | 110 | MURO | 21 | MURO-21-14 | 2026-10-22 | NUEVO | 2026-10-22 | 16.24 | 2.2
VIALE 26 | M-T1-62 |  | Concreto | MUROS T1 P9 EJES 9-10 ENTRE A Y J M=2,9,22,13,23,25 | 2026-04-08 | 4/16/2026 12:00:00 AM |  | 8 | 21 | 21.5 | 102 | MURO | 21 | MURO-21-8 | 2026-10-22 | NUEVO | 2026-10-22 | 14.2 | 0.5
VIALE 26 | M-T1-62 |  | Concreto | MUROS T1 P9 EJES 9-10 ENTRE A Y J M=2,9,22,13,23,25 | 2026-04-08 | 4/16/2026 12:00:00 AM |  | 8 | 21 | 19.4 | 92 | MURO | 21 | MURO-21-8 | 2026-10-22 | NUEVO | 2026-10-22 | 14.2 | -1.6
VIALE 26 | M-T1-62 |  | Concreto | MUROS T1 P9 EJES 9-10 ENTRE A Y J M=2,9,22,13,23,25 | 2026-04-08 | 4/16/2026 12:00:00 AM |  | 8 | 21 | 20.6 | 98 | MURO | 21 | MURO-21-8 | 2026-10-22 | NUEVO | 2026-10-22 | 14.2 | -0.4
VIALE 26 | M-T2-90 |  | Concreto | MUROS T2 P13 EJE 7 - J E M=9,29,32 EJE 4 J-E EJE 3,4,5 A-D M=2,31,14 | 2026-04-08 | 5/6/2026 12:00:00 AM |  | 28 | 21 | 26.8 | 128 | MURO | 21 | MURO-21-28 | 2026-10-22 | NUEVO | 2026-10-22 | 21 | 5.8
VIALE 26 | M-T2-90 |  | Concreto | MUROS T2 P13 EJE 7 - J E M=9,29,32 EJE 4 J-E EJE 3,4,5 A-D M=2,31,14 | 2026-04-08 | 5/6/2026 12:00:00 AM |  | 28 | 21 | 24.5 | 117 | MURO | 21 | MURO-21-28 | 2026-10-22 | NUEVO | 2026-10-22 | 21 | 3.5
VIALE 26 | M-T2-90 |  | Concreto | MUROS T2 P13 EJE 7 - J E M=9,29,32 EJE 4 J-E EJE 3,4,5 A-D M=2,31,14 | 2026-04-08 | 5/6/2026 12:00:00 AM |  | 28 | 21 | 27.7 | 132 | MURO | 21 | MURO-21-28 | 2026-10-22 | NUEVO | 2026-10-22 | 21 | 6.7
VIALE 26 | M-T2-90 |  | Concreto | MUROS T2 P13 EJE 7 - J E M=9,29,32 EJE 4 J-E EJE 3,4,5 A-D M=2,31,14 | 2026-04-08 | 4/22/2026 12:00:00 AM |  | 14 | 21 | 23.7 | 113 | MURO | 21 | MURO-21-14 | 2026-10-22 | NUEVO | 2026-10-22 | 16.24 | 2.7
VIALE 26 | M-T2-90 |  | Concreto | MUROS T2 P13 EJE 7 - J E M=9,29,32 EJE 4 J-E EJE 3,4,5 A-D M=2,31,14 | 2026-04-08 | 4/22/2026 12:00:00 AM |  | 14 | 21 | 22.6 | 108 | MURO | 21 | MURO-21-14 | 2026-10-22 | NUEVO | 2026-10-22 | 16.24 | 1.6
VIALE 26 | M-T2-90 |  | Concreto | MUROS T2 P13 EJE 7 - J E M=9,29,32 EJE 4 J-E EJE 3,4,5 A-D M=2,31,14 | 2026-04-08 | 4/22/2026 12:00:00 AM |  | 14 | 21 | 23.9 | 114 | MURO | 21 | MURO-21-14 | 2026-10-22 | NUEVO | 2026-10-22 | 16.24 | 2.9
VIALE 26 | M-T2-90 |  | Concreto | MUROS T2 P13 EJE 7 - J E M=9,29,32 EJE 4 J-E EJE 3,4,5 A-D M=2,31,14 | 2026-04-08 | 4/16/2026 12:00:00 AM |  | 8 | 21 | 15.9 | 76 | MURO | 21 | MURO-21-8 | 2026-10-22 | NUEVO | 2026-10-22 | 14.2 | -5.1
VIALE 26 | M-T2-90 |  | Concreto | MUROS T2 P13 EJE 7 - J E M=9,29,32 EJE 4 J-E EJE 3,4,5 A-D M=2,31,14 | 2026-04-08 | 4/16/2026 12:00:00 AM |  | 8 | 21 | 19.4 | 92 | MURO | 21 | MURO-21-8 | 2026-10-22 | NUEVO | 2026-10-22 | 14.2 | -1.6
VIALE 26 | M-T2-90 |  | Concreto | MUROS T2 P13 EJE 7 - J E M=9,29,32 EJE 4 J-E EJE 3,4,5 A-D M=2,31,14 | 2026-04-08 | 4/16/2026 12:00:00 AM |  | 8 | 21 | 21.7 | 103 | MURO | 21 | MURO-21-8 | 2026-10-22 | NUEVO | 2026-10-22 | 14.2 | 0.7
VIALE 26 | P-T1-49 |  | Concreto | PLACA T1 PISO 9 EJE 4 Y 6 ENTRE A Y J | 2026-04-08 | 5/6/2026 12:00:00 AM |  | 28 | 21 | 32 | 152 | PLACA | 21 | PLACA-21-28 | 2026-10-22 | NUEVO | 2026-10-22 | 21 | 11
VIALE 26 | P-T1-49 |  | Concreto | PLACA T1 PISO 9 EJE 4 Y 6 ENTRE A Y J | 2026-04-08 | 5/6/2026 12:00:00 AM |  | 28 | 21 | 32.8 | 156 | PLACA | 21 | PLACA-21-28 | 2026-10-22 | NUEVO | 2026-10-22 | 21 | 11.8
VIALE 26 | P-T1-49 |  | Concreto | PLACA T1 PISO 9 EJE 4 Y 6 ENTRE A Y J | 2026-04-08 | 5/6/2026 12:00:00 AM |  | 28 | 21 | 28.5 | 136 | PLACA | 21 | PLACA-21-28 | 2026-10-22 | NUEVO | 2026-10-22 | 21 | 7.5
VIALE 26 | P-T1-49 |  | Concreto | PLACA T1 PISO 9 EJE 4 Y 6 ENTRE A Y J | 2026-04-08 | 4/22/2026 12:00:00 AM |  | 14 | 21 | 27.6 | 132 | PLACA | 21 | PLACA-21-14 | 2026-10-22 | NUEVO | 2026-10-22 | 16.24 | 6.6
VIALE 26 | P-T1-49 |  | Concreto | PLACA T1 PISO 9 EJE 4 Y 6 ENTRE A Y J | 2026-04-08 | 4/22/2026 12:00:00 AM |  | 14 | 21 | 22.6 | 108 | PLACA | 21 | PLACA-21-14 | 2026-10-22 | NUEVO | 2026-10-22 | 16.24 | 1.6
VIALE 26 | P-T1-49 |  | Concreto | PLACA T1 PISO 9 EJE 4 Y 6 ENTRE A Y J | 2026-04-08 | 4/22/2026 12:00:00 AM |  | 14 | 21 | 24.1 | 115 | PLACA | 21 | PLACA-21-14 | 2026-10-22 | NUEVO | 2026-10-22 | 16.24 | 3.1
VIALE 26 | P-T1-49 |  | Concreto | PLACA T1 PISO 9 EJE 4 Y 6 ENTRE A Y J | 2026-04-08 | 4/16/2026 12:00:00 AM |  | 8 | 21 | 24 | 114 | PLACA | 21 | PLACA-21-8 | 2026-10-22 | NUEVO | 2026-10-22 | 14.2 | 3
VIALE 26 | P-T1-49 |  | Concreto | PLACA T1 PISO 9 EJE 4 Y 6 ENTRE A Y J | 2026-04-08 | 4/16/2026 12:00:00 AM |  | 8 | 21 | 24 | 114 | PLACA | 21 | PLACA-21-8 | 2026-10-22 | NUEVO | 2026-10-22 | 14.2 | 3
VIALE 26 | P-T1-49 |  | Concreto | PLACA T1 PISO 9 EJE 4 Y 6 ENTRE A Y J | 2026-04-08 | 4/16/2026 12:00:00 AM |  | 8 | 21 | 24.2 | 115 | PLACA | 21 | PLACA-21-8 | 2026-10-22 | NUEVO | 2026-10-22 | 14.2 | 3.2
VIALE 26 | M-T1-61_ |  | Concreto | MUROS T1 P9 EJES 14 Y 113 ENTRE A Y F M=1,23,25,9,2,22,13 | 2026-04-07 | 5/5/2026 12:00:00 AM |  | 28 | 21 | 24.6 | 117 | MURO | 21 | MURO-21-28 | 2026-10-22 | NUEVO | 2026-10-22 | 21 | 3.6
VIALE 26 | M-T1-61_ |  | Concreto | MUROS T1 P9 EJES 14 Y 113 ENTRE A Y F M=1,23,25,9,2,22,13 | 2026-04-07 | 5/5/2026 12:00:00 AM |  | 28 | 21 | 30.9 | 147 | MURO | 21 | MURO-21-28 | 2026-10-22 | NUEVO | 2026-10-22 | 21 | 9.9
VIALE 26 | M-T1-61_ |  | Concreto | MUROS T1 P9 EJES 14 Y 113 ENTRE A Y F M=1,23,25,9,2,22,13 | 2026-04-07 | 5/5/2026 12:00:00 AM |  | 28 | 21 | 30.3 | 144 | MURO | 21 | MURO-21-28 | 2026-10-22 | NUEVO | 2026-10-22 | 21 | 9.3
VIALE 26 | M-T1-61_ |  | Concreto | MUROS T1 P9 EJES 14 Y 113 ENTRE A Y F M=1,23,25,9,2,22,13 | 2026-04-07 | 4/14/2026 12:00:00 AM |  | 7 | 21 | 18.9 | 90 | MURO | 21 | MURO-21-7 | 2026-10-22 | NUEVO | 2026-10-22 | 13.86 | -2.1
VIALE 26 | M-T1-61_ |  | Concreto | MUROS T1 P9 EJES 14 Y 113 ENTRE A Y F M=1,23,25,9,2,22,13 | 2026-04-07 | 4/14/2026 12:00:00 AM |  | 7 | 21 | 19 | 90 | MURO | 21 | MURO-21-7 | 2026-10-22 | NUEVO | 2026-10-22 | 13.86 | -2
VIALE 26 | M-T1-61_ |  | Concreto | MUROS T1 P9 EJES 14 Y 113 ENTRE A Y F M=1,23,25,9,2,22,13 | 2026-04-07 | 4/14/2026 12:00:00 AM |  | 7 | 21 | 19 | 90 | MURO | 21 | MURO-21-7 | 2026-10-22 | NUEVO | 2026-10-22 | 13.86 | -2
VIALE 26 | M-T1-61_ |  | Concreto | MUROS T1 P9 EJES 14 Y 113 ENTRE A Y F M=1,23,25,9,2,22,13 | 2026-04-07 | 4/11/2026 12:00:00 AM |  | 4 | 21 | 21.8 | 104 | MURO | 21 | MURO-21-4 | 2026-10-22 | NUEVO | 2026-10-22 | 10.55 | 0.8
VIALE 26 | M-T1-61_ |  | Concreto | MUROS T1 P9 EJES 14 Y 113 ENTRE A Y F M=1,23,25,9,2,22,13 | 2026-04-07 | 4/11/2026 12:00:00 AM |  | 4 | 21 | 19.1 | 91 | MURO | 21 | MURO-21-4 | 2026-10-22 | NUEVO | 2026-10-22 | 10.55 | -1.9
VIALE 26 | M-T1-61_ |  | Concreto | MUROS T1 P9 EJES 14 Y 113 ENTRE A Y F M=1,23,25,9,2,22,13 | 2026-04-07 | 4/11/2026 12:00:00 AM |  | 4 | 21 | 14.5 | 69 | MURO | 21 | MURO-21-4 | 2026-10-22 | NUEVO | 2026-10-22 | 10.55 | -6.5
VIALE 26 | M-T2-89_ |  | Concreto | MUROS T2 P13 EJE 6 ENTRE A Y J M=2,31,14 EJE 7,8 Y 9 - A Y D # 29,9,32 | 2026-04-07 | 5/5/2026 12:00:00 AM |  | 28 | 21 | 26.1 | 124 | MURO | 21 | MURO-21-28 | 2026-10-22 | NUEVO | 2026-10-22 | 21 | 5.1
VIALE 26 | M-T2-89_ |  | Concreto | MUROS T2 P13 EJE 6 ENTRE A Y J M=2,31,14 EJE 7,8 Y 9 - A Y D # 29,9,32 | 2026-04-07 | 5/5/2026 12:00:00 AM |  | 28 | 21 | 27.8 | 132 | MURO | 21 | MURO-21-28 | 2026-10-22 | NUEVO | 2026-10-22 | 21 | 6.8
VIALE 26 | M-T2-89_ |  | Concreto | MUROS T2 P13 EJE 6 ENTRE A Y J M=2,31,14 EJE 7,8 Y 9 - A Y D # 29,9,32 | 2026-04-07 | 5/5/2026 12:00:00 AM |  | 28 | 21 | 26.3 | 125 | MURO | 21 | MURO-21-28 | 2026-10-22 | NUEVO | 2026-10-22 | 21 | 5.3
VIALE 26 | M-T2-89_ |  | Concreto | MUROS T2 P13 EJE 6 ENTRE A Y J M=2,31,14 EJE 7,8 Y 9 - A Y D # 29,9,32 | 2026-04-07 | 4/14/2026 12:00:00 AM |  | 7 | 21 | 19.5 | 93 | MURO | 21 | MURO-21-7 | 2026-10-22 | NUEVO | 2026-10-22 | 13.86 | -1.5
VIALE 26 | M-T2-89_ |  | Concreto | MUROS T2 P13 EJE 6 ENTRE A Y J M=2,31,14 EJE 7,8 Y 9 - A Y D # 29,9,32 | 2026-04-07 | 4/14/2026 12:00:00 AM |  | 7 | 21 | 18.7 | 89 | MURO | 21 | MURO-21-7 | 2026-10-22 | NUEVO | 2026-10-22 | 13.86 | -2.3
VIALE 26 | M-T2-89_ |  | Concreto | MUROS T2 P13 EJE 6 ENTRE A Y J M=2,31,14 EJE 7,8 Y 9 - A Y D # 29,9,32 | 2026-04-07 | 4/14/2026 12:00:00 AM |  | 7 | 21 | 18.2 | 87 | MURO | 21 | MURO-21-7 | 2026-10-22 | NUEVO | 2026-10-22 | 13.86 | -2.8
VIALE 26 | M-T2-89_ |  | Concreto | MUROS T2 P13 EJE 6 ENTRE A Y J M=2,31,14 EJE 7,8 Y 9 - A Y D # 29,9,32 | 2026-04-07 | 4/11/2026 12:00:00 AM |  | 4 | 21 | 11.5 | 55 | MURO | 21 | MURO-21-4 | 2026-10-22 | NUEVO | 2026-10-22 | 10.55 | -9.5
VIALE 26 | M-T2-89_ |  | Concreto | MUROS T2 P13 EJE 6 ENTRE A Y J M=2,31,14 EJE 7,8 Y 9 - A Y D # 29,9,32 | 2026-04-07 | 4/11/2026 12:00:00 AM |  | 4 | 21 | 20.4 | 97 | MURO | 21 | MURO-21-4 | 2026-10-22 | NUEVO | 2026-10-22 | 10.55 | -0.6
VIALE 26 | M-T2-89_ |  | Concreto | MUROS T2 P13 EJE 6 ENTRE A Y J M=2,31,14 EJE 7,8 Y 9 - A Y D # 29,9,32 | 2026-04-07 | 4/11/2026 12:00:00 AM |  | 4 | 21 | 20.2 | 96 | MURO | 21 | MURO-21-4 | 2026-10-22 | NUEVO | 2026-10-22 | 10.55 | -0.8
VIALE 26 | P-T1-48_ |  | Concreto | PLACA T1 PISO 9 EJES 6-8 ENTRE A Y J | 2026-04-07 | 5/5/2026 12:00:00 AM |  | 28 | 21 | 30.7 | 146 | PLACA | 21 | PLACA-21-28 | 2026-10-22 | NUEVO | 2026-10-22 | 21 | 9.7
VIALE 26 | P-T1-48_ |  | Concreto | PLACA T1 PISO 9 EJES 6-8 ENTRE A Y J | 2026-04-07 | 5/5/2026 12:00:00 AM |  | 28 | 21 | 25.8 | 123 | PLACA | 21 | PLACA-21-28 | 2026-10-22 | NUEVO | 2026-10-22 | 21 | 4.8
VIALE 26 | P-T1-48_ |  | Concreto | PLACA T1 PISO 9 EJES 6-8 ENTRE A Y J | 2026-04-07 | 5/5/2026 12:00:00 AM |  | 28 | 21 | 31.6 | 150 | PLACA | 21 | PLACA-21-28 | 2026-10-22 | NUEVO | 2026-10-22 | 21 | 10.6
VIALE 26 | P-T1-48_ |  | Concreto | PLACA T1 PISO 9 EJES 6-8 ENTRE A Y J | 2026-04-07 | 4/14/2026 12:00:00 AM |  | 7 | 21 | 20.9 | 99 | PLACA | 21 | PLACA-21-7 | 2026-10-22 | NUEVO | 2026-10-22 | 13.86 | -0.1
VIALE 26 | P-T1-48_ |  | Concreto | PLACA T1 PISO 9 EJES 6-8 ENTRE A Y J | 2026-04-07 | 4/14/2026 12:00:00 AM |  | 7 | 21 | 16.3 | 78 | PLACA | 21 | PLACA-21-7 | 2026-10-22 | NUEVO | 2026-10-22 | 13.86 | -4.7
VIALE 26 | P-T1-48_ |  | Concreto | PLACA T1 PISO 9 EJES 6-8 ENTRE A Y J | 2026-04-07 | 4/14/2026 12:00:00 AM |  | 7 | 21 | 21.4 | 102 | PLACA | 21 | PLACA-21-7 | 2026-10-22 | NUEVO | 2026-10-22 | 13.86 | 0.4
VIALE 26 | P-T1-48_ |  | Concreto | PLACA T1 PISO 9 EJES 6-8 ENTRE A Y J | 2026-04-07 | 4/11/2026 12:00:00 AM |  | 4 | 21 | 19.4 | 92 | PLACA | 21 | PLACA-21-4 | 2026-10-22 | NUEVO | 2026-10-22 | 10.55 | -1.6
VIALE 26 | P-T1-48_ |  | Concreto | PLACA T1 PISO 9 EJES 6-8 ENTRE A Y J | 2026-04-07 | 4/11/2026 12:00:00 AM |  | 4 | 21 | 16.6 | 79 | PLACA | 21 | PLACA-21-4 | 2026-10-22 | NUEVO | 2026-10-22 | 10.55 | -4.4
VIALE 26 | P-T1-48_ |  | Concreto | PLACA T1 PISO 9 EJES 6-8 ENTRE A Y J | 2026-04-07 | 4/11/2026 12:00:00 AM |  | 4 | 21 | 13.6 | 65 | PLACA | 21 | PLACA-21-4 | 2026-10-22 | NUEVO | 2026-10-22 | 10.55 | -7.4
VIALE 26 | M-T1-60_. |  | Concreto | MUROS T1 P9 EJES 15-11 ENTRE J Y G M=31,32,3,4,28,2,25 | 2026-04-06 | 5/4/2026 12:00:00 AM |  | 28 | 21 | 28.8 | 137 | MURO | 21 | MURO-21-28 | 2026-10-22 | NUEVO | 2026-10-22 | 21 | 7.8
VIALE 26 | M-T1-60_. |  | Concreto | MUROS T1 P9 EJES 15-11 ENTRE J Y G M=31,32,3,4,28,2,25 | 2026-04-06 | 5/4/2026 12:00:00 AM |  | 28 | 21 | 24 | 114 | MURO | 21 | MURO-21-28 | 2026-10-22 | NUEVO | 2026-10-22 | 21 | 3
VIALE 26 | M-T1-60_. |  | Concreto | MUROS T1 P9 EJES 15-11 ENTRE J Y G M=31,32,3,4,28,2,25 | 2026-04-06 | 5/4/2026 12:00:00 AM |  | 28 | 21 | 27.3 | 130 | MURO | 21 | MURO-21-28 | 2026-10-22 | NUEVO | 2026-10-22 | 21 | 6.3
VIALE 26 | M-T1-60_. |  | Concreto | MUROS T1 P9 EJES 15-11 ENTRE J Y G M=31,32,3,4,28,2,25 | 2026-04-06 | 4/13/2026 12:00:00 AM |  | 7 | 21 | 17.6 | 84 | MURO | 21 | MURO-21-7 | 2026-10-22 | NUEVO | 2026-10-22 | 13.86 | -3.4
VIALE 26 | M-T1-60_. |  | Concreto | MUROS T1 P9 EJES 15-11 ENTRE J Y G M=31,32,3,4,28,2,25 | 2026-04-06 | 4/13/2026 12:00:00 AM |  | 7 | 21 | 17.3 | 82 | MURO | 21 | MURO-21-7 | 2026-10-22 | NUEVO | 2026-10-22 | 13.86 | -3.7
VIALE 26 | M-T1-60_. |  | Concreto | MUROS T1 P9 EJES 15-11 ENTRE J Y G M=31,32,3,4,28,2,25 | 2026-04-06 | 4/13/2026 12:00:00 AM |  | 7 | 21 | 19.7 | 94 | MURO | 21 | MURO-21-7 | 2026-10-22 | NUEVO | 2026-10-22 | 13.86 | -1.3
VIALE 26 | M-T1-60_. |  | Concreto | MUROS T1 P9 EJES 15-11 ENTRE J Y G M=31,32,3,4,28,2,25 | 2026-04-06 | 4/11/2026 12:00:00 AM |  | 5 | 21 | 20.8 | 99 | MURO | 21 | MURO-21-5 | 2026-10-22 | NUEVO | 2026-10-22 | 11.65 | -0.2
VIALE 26 | M-T1-60_. |  | Concreto | MUROS T1 P9 EJES 15-11 ENTRE J Y G M=31,32,3,4,28,2,25 | 2026-04-06 | 4/11/2026 12:00:00 AM |  | 5 | 21 | 19.8 | 94 | MURO | 21 | MURO-21-5 | 2026-10-22 | NUEVO | 2026-10-22 | 11.65 | -1.2
VIALE 26 | M-T1-60_. |  | Concreto | MUROS T1 P9 EJES 15-11 ENTRE J Y G M=31,32,3,4,28,2,25 | 2026-04-06 | 4/11/2026 12:00:00 AM |  | 5 | 21 | 19.3 | 92 | MURO | 21 | MURO-21-5 | 2026-10-22 | NUEVO | 2026-10-22 | 11.65 | -1.7
VIALE 26 | M-T2-88_. |  | Concreto | MUROS T2 P13 EJE 10 ENTRE A Y J EJE 8 Y 9 ENTRE J Y D M=2,31,14 | 2026-04-06 | 5/4/2026 12:00:00 AM |  | 28 | 21 | 30 | 143 | MURO | 21 | MURO-21-28 | 2026-10-22 | NUEVO | 2026-10-22 | 21 | 9
VIALE 26 | M-T2-88_. |  | Concreto | MUROS T2 P13 EJE 10 ENTRE A Y J EJE 8 Y 9 ENTRE J Y D M=2,31,14 | 2026-04-06 | 5/4/2026 12:00:00 AM |  | 28 | 21 | 28.7 | 137 | MURO | 21 | MURO-21-28 | 2026-10-22 | NUEVO | 2026-10-22 | 21 | 7.7
VIALE 26 | M-T2-88_. |  | Concreto | MUROS T2 P13 EJE 10 ENTRE A Y J EJE 8 Y 9 ENTRE J Y D M=2,31,14 | 2026-04-06 | 5/4/2026 12:00:00 AM |  | 28 | 21 | 31.8 | 151 | MURO | 21 | MURO-21-28 | 2026-10-22 | NUEVO | 2026-10-22 | 21 | 10.8
VIALE 26 | M-T2-88_. |  | Concreto | MUROS T2 P13 EJE 10 ENTRE A Y J EJE 8 Y 9 ENTRE J Y D M=2,31,14 | 2026-04-06 | 4/13/2026 12:00:00 AM |  | 7 | 21 | 21.8 | 104 | MURO | 21 | MURO-21-7 | 2026-10-22 | NUEVO | 2026-10-22 | 13.86 | 0.8
VIALE 26 | M-T2-88_. |  | Concreto | MUROS T2 P13 EJE 10 ENTRE A Y J EJE 8 Y 9 ENTRE J Y D M=2,31,14 | 2026-04-06 | 4/13/2026 12:00:00 AM |  | 7 | 21 | 20.3 | 96 | MURO | 21 | MURO-21-7 | 2026-10-22 | NUEVO | 2026-10-22 | 13.86 | -0.7
VIALE 26 | M-T2-88_. |  | Concreto | MUROS T2 P13 EJE 10 ENTRE A Y J EJE 8 Y 9 ENTRE J Y D M=2,31,14 | 2026-04-06 | 4/13/2026 12:00:00 AM |  | 7 | 21 | 21.6 | 103 | MURO | 21 | MURO-21-7 | 2026-10-22 | NUEVO | 2026-10-22 | 13.86 | 0.6
VIALE 26 | M-T2-88_. |  | Concreto | MUROS T2 P13 EJE 10 ENTRE A Y J EJE 8 Y 9 ENTRE J Y D M=2,31,14 | 2026-04-06 | 4/11/2026 12:00:00 AM |  | 5 | 21 | 22.1 | 105 | MURO | 21 | MURO-21-5 | 2026-10-22 | NUEVO | 2026-10-22 | 11.65 | 1.1
VIALE 26 | M-T2-88_. |  | Concreto | MUROS T2 P13 EJE 10 ENTRE A Y J EJE 8 Y 9 ENTRE J Y D M=2,31,14 | 2026-04-06 | 4/11/2026 12:00:00 AM |  | 5 | 21 | 24.6 | 117 | MURO | 21 | MURO-21-5 | 2026-10-22 | NUEVO | 2026-10-22 | 11.65 | 3.6
VIALE 26 | M-T2-88_. |  | Concreto | MUROS T2 P13 EJE 10 ENTRE A Y J EJE 8 Y 9 ENTRE J Y D M=2,31,14 | 2026-04-06 | 4/11/2026 12:00:00 AM |  | 5 | 21 | 21.6 | 103 | MURO | 21 | MURO-21-5 | 2026-10-22 | NUEVO | 2026-10-22 | 11.65 | 0.6
VIALE 26 | M-T2-87. |  | Concreto | MUROS P13 T2 EJE 12 AL 15 ENTRE A Y D M=3,4,35,36,37,38,39 | 2026-03-31 | 5/26/2026 12:00:00 AM |  | 56 | 21 | 28.2 | 134 | MURO | 21 | MURO-21-56 | 2026-10-22 | NUEVO | 2026-10-22 | 21 | 7.2
VIALE 26 | M-T2-87. |  | Concreto | MUROS P13 T2 EJE 12 AL 15 ENTRE A Y D M=3,4,35,36,37,38,39 | 2026-03-31 | 5/26/2026 12:00:00 AM |  | 56 | 21 | 31.4 | 149 | MURO | 21 | MURO-21-56 | 2026-10-22 | NUEVO | 2026-10-22 | 21 | 10.4
VIALE 26 | M-T2-87. |  | Concreto | MUROS P13 T2 EJE 12 AL 15 ENTRE A Y D M=3,4,35,36,37,38,39 | 2026-03-31 | 5/26/2026 12:00:00 AM |  | 56 | 21 | 26 | 124 | MURO | 21 | MURO-21-56 | 2026-10-22 | NUEVO | 2026-10-22 | 21 | 5
VIALE 26 | M-T2-87. |  | Concreto | MUROS P13 T2 EJE 12 AL 15 ENTRE A Y D M=3,4,35,36,37,38,39 | 2026-03-31 | 4/28/2026 12:00:00 AM |  | 28 | 21 | 26 | 124 | MURO | 21 | MURO-21-28 | 2026-10-22 | NUEVO | 2026-10-22 | 21 | 5
VIALE 26 | M-T2-87. |  | Concreto | MUROS P13 T2 EJE 12 AL 15 ENTRE A Y D M=3,4,35,36,37,38,39 | 2026-03-31 | 4/28/2026 12:00:00 AM |  | 28 | 21 | 24.8 | 118 | MURO | 21 | MURO-21-28 | 2026-10-22 | NUEVO | 2026-10-22 | 21 | 3.8
VIALE 26 | M-T2-87. |  | Concreto | MUROS P13 T2 EJE 12 AL 15 ENTRE A Y D M=3,4,35,36,37,38,39 | 2026-03-31 | 4/28/2026 12:00:00 AM |  | 28 | 21 | 27.4 | 130 | MURO | 21 | MURO-21-28 | 2026-10-22 | NUEVO | 2026-10-22 | 21 | 6.4
VIALE 26 | M-T2-87. |  | Concreto | MUROS P13 T2 EJE 12 AL 15 ENTRE A Y D M=3,4,35,36,37,38,39 | 2026-03-31 | 4/14/2026 12:00:00 AM |  | 14 | 21 | 24.8 | 118 | MURO | 21 | MURO-21-14 | 2026-10-22 | NUEVO | 2026-10-22 | 16.24 | 3.8
VIALE 26 | M-T2-87. |  | Concreto | MUROS P13 T2 EJE 12 AL 15 ENTRE A Y D M=3,4,35,36,37,38,39 | 2026-03-31 | 4/14/2026 12:00:00 AM |  | 14 | 21 | 23.5 | 112 | MURO | 21 | MURO-21-14 | 2026-10-22 | NUEVO | 2026-10-22 | 16.24 | 2.5
VIALE 26 | M-T2-87. |  | Concreto | MUROS P13 T2 EJE 12 AL 15 ENTRE A Y D M=3,4,35,36,37,38,39 | 2026-03-31 | 4/14/2026 12:00:00 AM |  | 14 | 21 | 24.1 | 115 | MURO | 21 | MURO-21-14 | 2026-10-22 | NUEVO | 2026-10-22 | 16.24 | 3.1
VIALE 26 | P-T2-67. |  | Concreto | PLACA T2 PISO 13 EJES 3 AL 6 ENTRE A Y J | 2026-03-31 | 5/26/2026 12:00:00 AM |  | 56 | 21 | 28.5 | 136 | PLACA | 21 | PLACA-21-56 | 2026-10-22 | NUEVO | 2026-10-22 | 21 | 7.5
VIALE 26 | P-T2-67. |  | Concreto | PLACA T2 PISO 13 EJES 3 AL 6 ENTRE A Y J | 2026-03-31 | 5/26/2026 12:00:00 AM |  | 56 | 21 | 27.4 | 130 | PLACA | 21 | PLACA-21-56 | 2026-10-22 | NUEVO | 2026-10-22 | 21 | 6.4
VIALE 26 | P-T2-67. |  | Concreto | PLACA T2 PISO 13 EJES 3 AL 6 ENTRE A Y J | 2026-03-31 | 5/26/2026 12:00:00 AM |  | 56 | 21 | 25.5 | 122 | PLACA | 21 | PLACA-21-56 | 2026-10-22 | NUEVO | 2026-10-22 | 21 | 4.5
VIALE 26 | P-T2-67. |  | Concreto | PLACA T2 PISO 13 EJES 3 AL 6 ENTRE A Y J | 2026-03-31 | 4/28/2026 12:00:00 AM |  | 28 | 21 | 27.2 | 129 | PLACA | 21 | PLACA-21-28 | 2026-10-22 | NUEVO | 2026-10-22 | 21 | 6.2
VIALE 26 | P-T2-67. |  | Concreto | PLACA T2 PISO 13 EJES 3 AL 6 ENTRE A Y J | 2026-03-31 | 4/28/2026 12:00:00 AM |  | 28 | 21 | 25.9 | 124 | PLACA | 21 | PLACA-21-28 | 2026-10-22 | NUEVO | 2026-10-22 | 21 | 4.9
VIALE 26 | P-T2-67. |  | Concreto | PLACA T2 PISO 13 EJES 3 AL 6 ENTRE A Y J | 2026-03-31 | 4/28/2026 12:00:00 AM |  | 28 | 21 | 27.6 | 131 | PLACA | 21 | PLACA-21-28 | 2026-10-22 | NUEVO | 2026-10-22 | 21 | 6.6
VIALE 26 | P-T2-67. |  | Concreto | PLACA T2 PISO 13 EJES 3 AL 6 ENTRE A Y J | 2026-03-31 | 4/14/2026 12:00:00 AM |  | 14 | 21 | 26 | 124 | PLACA | 21 | PLACA-21-14 | 2026-10-22 | NUEVO | 2026-10-22 | 16.24 | 5
VIALE 26 | P-T2-67. |  | Concreto | PLACA T2 PISO 13 EJES 3 AL 6 ENTRE A Y J | 2026-03-31 | 4/14/2026 12:00:00 AM |  | 14 | 21 | 25.7 | 122 | PLACA | 21 | PLACA-21-14 | 2026-10-22 | NUEVO | 2026-10-22 | 16.24 | 4.7
VIALE 26 | P-T2-67. |  | Concreto | PLACA T2 PISO 13 EJES 3 AL 6 ENTRE A Y J | 2026-03-31 | 4/14/2026 12:00:00 AM |  | 14 | 21 | 26.7 | 127 | PLACA | 21 | PLACA-21-14 | 2026-10-22 | NUEVO | 2026-10-22 | 16.24 | 5.7
VIALE 26 | M-T2-86 |  | Concreto | MUROS T2 PISO 13 EJE 11 AL 15 JYF #29,9,32 | 2026-03-30 | 3/31/2026 12:00:00 AM |  | 1 | 21 | 3 | 14 | MURO | 21 | MURO-21-1 | 2026-10-22 | NUEVO | 2026-10-22 | 4.2 | -18
VIALE 26 | M-T2-86 |  | Concreto | MUROS T2 PISO 13 EJE 11 AL 15 JYF #29,9,32 | 2026-03-30 | 3/31/2026 12:00:00 AM |  | 1 | 21 | 3 | 14 | MURO | 21 | MURO-21-1 | 2026-10-22 | NUEVO | 2026-10-22 | 4.2 | -18
VIALE 26 | M-T2-86 |  | Concreto | MUROS T2 PISO 13 EJE 11 AL 15 JYF #29,9,32 | 2026-03-30 | 3/31/2026 12:00:00 AM |  | 1 | 21 | 2.9 | 14 | MURO | 21 | MURO-21-1 | 2026-10-22 | NUEVO | 2026-10-22 | 4.2 | -18.1
VIALE 26 | M-T2-86_. |  | Concreto | MUROS T2 PISO 13 EJE 11 AL 15 JYF #29,9,32 | 2026-03-30 | 4/27/2026 12:00:00 AM |  | 28 | 21 | 22 | 104 | MURO | 21 | MURO-21-28 | 2026-10-22 | NUEVO | 2026-10-22 | 21 | 1
VIALE 26 | M-T2-86_. |  | Concreto | MUROS T2 PISO 13 EJE 11 AL 15 JYF #29,9,32 | 2026-03-30 | 4/27/2026 12:00:00 AM |  | 28 | 21 | 23.5 | 112 | MURO | 21 | MURO-21-28 | 2026-10-22 | NUEVO | 2026-10-22 | 21 | 2.5
VIALE 26 | M-T2-86_. |  | Concreto | MUROS T2 PISO 13 EJE 11 AL 15 JYF #29,9,32 | 2026-03-30 | 4/27/2026 12:00:00 AM |  | 28 | 21 | 23.3 | 111 | MURO | 21 | MURO-21-28 | 2026-10-22 | NUEVO | 2026-10-22 | 21 | 2.3
VIALE 26 | M-T2-86_. |  | Concreto | MUROS T2 PISO 13 EJE 11 AL 15 JYF #29,9,32 | 2026-03-30 | 4/11/2026 12:00:00 AM |  | 12 | 21 | 21.2 | 101 | MURO | 21 | MURO-21-12 | 2026-10-22 | NUEVO | 2026-10-22 | 15.56 | 0.2
VIALE 26 | M-T2-86_. |  | Concreto | MUROS T2 PISO 13 EJE 11 AL 15 JYF #29,9,32 | 2026-03-30 | 4/11/2026 12:00:00 AM |  | 12 | 21 | 20.8 | 99 | MURO | 21 | MURO-21-12 | 2026-10-22 | NUEVO | 2026-10-22 | 15.56 | -0.2
VIALE 26 | M-T2-86_. |  | Concreto | MUROS T2 PISO 13 EJE 11 AL 15 JYF #29,9,32 | 2026-03-30 | 4/11/2026 12:00:00 AM |  | 12 | 21 | 21.4 | 102 | MURO | 21 | MURO-21-12 | 2026-10-22 | NUEVO | 2026-10-22 | 15.56 | 0.4
VIALE 26 | M-T1-59_. |  | Concreto | MUROS T1 P8 EJES 1 Y 2 ENTRE A Y J M=1,18,19,12,14,15,17 | 2026-03-29 | 4/27/2026 12:00:00 AM |  | 29 | 21 | 30.1 | 144 | MURO | 21 | MURO-21-29 | 2026-10-22 | NUEVO | 2026-10-22 | 21 | 9.1
VIALE 26 | M-T1-59_. |  | Concreto | MUROS T1 P8 EJES 1 Y 2 ENTRE A Y J M=1,18,19,12,14,15,17 | 2026-03-29 | 4/27/2026 12:00:00 AM |  | 29 | 21 | 29.1 | 138 | MURO | 21 | MURO-21-29 | 2026-10-22 | NUEVO | 2026-10-22 | 21 | 8.1
VIALE 26 | M-T1-59_. |  | Concreto | MUROS T1 P8 EJES 1 Y 2 ENTRE A Y J M=1,18,19,12,14,15,17 | 2026-03-29 | 4/27/2026 12:00:00 AM |  | 29 | 21 | 29.3 | 139 | MURO | 21 | MURO-21-29 | 2026-10-22 | NUEVO | 2026-10-22 | 21 | 8.3
VIALE 26 | M-T1-59_. |  | Concreto | MUROS T1 P8 EJES 1 Y 2 ENTRE A Y J M=1,18,19,12,14,15,17 | 2026-03-29 | 4/11/2026 12:00:00 AM |  | 13 | 21 | 27.9 | 133 | MURO | 21 | MURO-21-13 | 2026-10-22 | NUEVO | 2026-10-22 | 15.9 | 6.9
VIALE 26 | M-T1-59_. |  | Concreto | MUROS T1 P8 EJES 1 Y 2 ENTRE A Y J M=1,18,19,12,14,15,17 | 2026-03-29 | 4/11/2026 12:00:00 AM |  | 13 | 21 | 28.8 | 137 | MURO | 21 | MURO-21-13 | 2026-10-22 | NUEVO | 2026-10-22 | 15.9 | 7.8
VIALE 26 | M-T1-59_. |  | Concreto | MUROS T1 P8 EJES 1 Y 2 ENTRE A Y J M=1,18,19,12,14,15,17 | 2026-03-29 | 4/11/2026 12:00:00 AM |  | 13 | 21 | 27.8 | 132 | MURO | 21 | MURO-21-13 | 2026-10-22 | NUEVO | 2026-10-22 | 15.9 | 6.8
VIALE 26 | P-T2-66 |  | Concreto | PLACA T2 PISO 13 EJE 7 AL 10 ENTRE AYJ | 2026-03-28 | 4/30/2026 12:00:00 AM |  | 3 | 21 | 9.4 | 45 | PLACA | 21 | PLACA-21-3 | 2026-10-22 | NUEVO | 2026-10-22 | 9.45 | -11.6
VIALE 26 | P-T2-66 |  | Concreto | PLACA T2 PISO 13 EJE 7 AL 10 ENTRE AYJ | 2026-03-28 | 4/30/2026 12:00:00 AM |  | 3 | 21 | 8.4 | 40 | PLACA | 21 | PLACA-21-3 | 2026-10-22 | NUEVO | 2026-10-22 | 9.45 | -12.6
VIALE 26 | P-T2-66 |  | Concreto | PLACA T2 PISO 13 EJE 7 AL 10 ENTRE AYJ | 2026-03-28 | 4/30/2026 12:00:00 AM |  | 2 | 21 | 9.5 | 45 | PLACA | 21 | PLACA-21-2 | 2026-10-22 | NUEVO | 2026-10-22 | 6.83 | -11.5
VIALE 26 | P-T2-66_ |  | Concreto | PLACA T2 PISO 13 EJE 7 AL 10 ENTRE AYJ | 2026-03-28 | 4/25/2026 12:00:00 AM |  | 28 | 21 | 35.3 | 168 | PLACA | 21 | PLACA-21-28 | 2026-10-22 | NUEVO | 2026-10-22 | 21 | 14.3
VIALE 26 | P-T2-66_ |  | Concreto | PLACA T2 PISO 13 EJE 7 AL 10 ENTRE AYJ | 2026-03-28 | 4/25/2026 12:00:00 AM |  | 28 | 21 | 35.3 | 168 | PLACA | 21 | PLACA-21-28 | 2026-10-22 | NUEVO | 2026-10-22 | 21 | 14.3
VIALE 26 | P-T2-66_ |  | Concreto | PLACA T2 PISO 13 EJE 7 AL 10 ENTRE AYJ | 2026-03-28 | 4/25/2026 12:00:00 AM |  | 28 | 21 | 36.7 | 174 | PLACA | 21 | PLACA-21-28 | 2026-10-22 | NUEVO | 2026-10-22 | 21 | 15.7
VIALE 26 | P-T2-66_ |  | Concreto | PLACA T2 PISO 13 EJE 7 AL 10 ENTRE AYJ | 2026-03-28 | 4/11/2026 12:00:00 AM |  | 14 | 21 | 27.7 | 132 | PLACA | 21 | PLACA-21-14 | 2026-10-22 | NUEVO | 2026-10-22 | 16.24 | 6.7
VIALE 26 | P-T2-66_ |  | Concreto | PLACA T2 PISO 13 EJE 7 AL 10 ENTRE AYJ | 2026-03-28 | 4/11/2026 12:00:00 AM |  | 14 | 21 | 26.3 | 125 | PLACA | 21 | PLACA-21-14 | 2026-10-22 | NUEVO | 2026-10-22 | 16.24 | 5.3
VIALE 26 | P-T2-66_ |  | Concreto | PLACA T2 PISO 13 EJE 7 AL 10 ENTRE AYJ | 2026-03-28 | 4/11/2026 12:00:00 AM |  | 14 | 21 | 23.7 | 113 | PLACA | 21 | PLACA-21-14 | 2026-10-22 | NUEVO | 2026-10-22 | 16.24 | 2.7
VIALE 26 | P-T2-66_. |  | Concreto | PLACA T2 PISO 13 EJE 7 AL 10 ENTRE AYJ | 2026-03-28 | 4/25/2026 12:00:00 AM |  | 28 | 21 | 30 | 143 | PLACA | 21 | PLACA-21-28 | 2026-10-22 | NUEVO | 2026-10-22 | 21 | 9
VIALE 26 | P-T2-66_. |  | Concreto | PLACA T2 PISO 13 EJE 7 AL 10 ENTRE AYJ | 2026-03-28 | 4/25/2026 12:00:00 AM |  | 28 | 21 | 28.9 | 138 | PLACA | 21 | PLACA-21-28 | 2026-10-22 | NUEVO | 2026-10-22 | 21 | 7.9
VIALE 26 | P-T2-66_. |  | Concreto | PLACA T2 PISO 13 EJE 7 AL 10 ENTRE AYJ | 2026-03-28 | 4/25/2026 12:00:00 AM |  | 28 | 21 | 29.4 | 140 | PLACA | 21 | PLACA-21-28 | 2026-10-22 | NUEVO | 2026-10-22 | 21 | 8.4
VIALE 26 | M-T1-59 |  | Concreto | MUROS T2 P12 EJES 1Y2 ENTRE AYJ M=1,18,19,12,14,15,17 | 2026-03-27 | 3/28/2026 12:00:00 AM |  | 1 | 21 | 3 | 14 | MURO | 21 | MURO-21-1 | 2026-10-22 | NUEVO | 2026-10-22 | 4.2 | -18
VIALE 26 | M-T1-59 |  | Concreto | MUROS T2 P12 EJES 1Y2 ENTRE AYJ M=1,18,19,12,14,15,17 | 2026-03-27 | 3/28/2026 12:00:00 AM |  | 1 | 21 | 3.1 | 15 | MURO | 21 | MURO-21-1 | 2026-10-22 | NUEVO | 2026-10-22 | 4.2 | -17.9
VIALE 26 | M-T1-59 |  | Concreto | MUROS T2 P12 EJES 1Y2 ENTRE AYJ M=1,18,19,12,14,15,17 | 2026-03-27 | 3/28/2026 12:00:00 AM |  | 1 | 21 | 2.8 | 13 | MURO | 21 | MURO-21-1 | 2026-10-22 | NUEVO | 2026-10-22 | 4.2 | -18.2
VIALE 26 | M-T2-85 |  | Concreto | MUROS T2 P12 EJES 2 AL 1 ENTRE AYJ M=1,5,20,19,22,23,24 | 2026-03-27 | 3/28/2026 12:00:00 AM |  | 1 | 21 | 3 | 14 | MURO | 21 | MURO-21-1 | 2026-10-22 | NUEVO | 2026-10-22 | 4.2 | -18
VIALE 26 | M-T2-85 |  | Concreto | MUROS T2 P12 EJES 2 AL 1 ENTRE AYJ M=1,5,20,19,22,23,24 | 2026-03-27 | 3/28/2026 12:00:00 AM |  | 1 | 21 | 2.7 | 13 | MURO | 21 | MURO-21-1 | 2026-10-22 | NUEVO | 2026-10-22 | 4.2 | -18.3
VIALE 26 | M-T2-85 |  | Concreto | MUROS T2 P12 EJES 2 AL 1 ENTRE AYJ M=1,5,20,19,22,23,24 | 2026-03-27 | 3/28/2026 12:00:00 AM |  | 1 | 21 | 2.8 | 13 | MURO | 21 | MURO-21-1 | 2026-10-22 | NUEVO | 2026-10-22 | 4.2 | -18.2
VIALE 26 | M-T2-85. |  | Concreto | MUROS T2 PISO 12 EJES 2 AL 1 ENTRE A Y J M=1,5,20,19,22,23,24 | 2026-03-27 | 4/24/2026 12:00:00 AM |  | 28 | 21 | 24.1 | 115 | MURO | 21 | MURO-21-28 | 2026-10-22 | NUEVO | 2026-10-22 | 21 | 3.1
VIALE 26 | M-T2-85. |  | Concreto | MUROS T2 PISO 12 EJES 2 AL 1 ENTRE A Y J M=1,5,20,19,22,23,24 | 2026-03-27 | 4/24/2026 12:00:00 AM |  | 28 | 21 | 24.5 | 116 | MURO | 21 | MURO-21-28 | 2026-10-22 | NUEVO | 2026-10-22 | 21 | 3.5
VIALE 26 | M-T2-85. |  | Concreto | MUROS T2 PISO 12 EJES 2 AL 1 ENTRE A Y J M=1,5,20,19,22,23,24 | 2026-03-27 | 4/24/2026 12:00:00 AM |  | 28 | 21 | 26.7 | 127 | MURO | 21 | MURO-21-28 | 2026-10-22 | NUEVO | 2026-10-22 | 21 | 5.7
VIALE 26 | M-T2-85. |  | Concreto | MUROS T2 PISO 12 EJES 2 AL 1 ENTRE A Y J M=1,5,20,19,22,23,24 | 2026-03-27 | 4/15/2026 12:00:00 AM |  | 19 | 21 | 23 | 109 | MURO | 21 | MURO-21-19 | 2026-10-22 | NUEVO | 2026-10-22 | 17.94 | 2
VIALE 26 | M-T2-85. |  | Concreto | MUROS T2 PISO 12 EJES 2 AL 1 ENTRE A Y J M=1,5,20,19,22,23,24 | 2026-03-27 | 4/15/2026 12:00:00 AM |  | 19 | 21 | 22.3 | 106 | MURO | 21 | MURO-21-19 | 2026-10-22 | NUEVO | 2026-10-22 | 17.94 | 1.3
VIALE 26 | M-T2-85. |  | Concreto | MUROS T2 PISO 12 EJES 2 AL 1 ENTRE A Y J M=1,5,20,19,22,23,24 | 2026-03-27 | 4/15/2026 12:00:00 AM |  | 19 | 21 | 24.5 | 117 | MURO | 21 | MURO-21-19 | 2026-10-22 | NUEVO | 2026-10-22 | 17.94 | 3.5
VIALE 26 | P-T1-47 |  | Concreto | PLACA T1 PISO 9 EJE 8 AL 10 ENTRE AyJ | 2026-03-27 | 3/28/2026 12:00:00 AM |  | 1 | 21 | 3.5 | 16 | PLACA | 21 | PLACA-21-1 | 2026-10-22 | NUEVO | 2026-10-22 | 4.2 | -17.5
VIALE 26 | P-T1-47 |  | Concreto | PLACA T1 PISO 9 EJE 8 AL 10 ENTRE AyJ | 2026-03-27 | 3/28/2026 12:00:00 AM |  | 1 | 21 | 3.6 | 17 | PLACA | 21 | PLACA-21-1 | 2026-10-22 | NUEVO | 2026-10-22 | 4.2 | -17.4
VIALE 26 | P-T1-47 |  | Concreto | PLACA T1 PISO 9 EJE 8 AL 10 ENTRE AyJ | 2026-03-27 | 3/28/2026 12:00:00 AM |  | 1 | 21 | 3.5 | 17 | PLACA | 21 | PLACA-21-1 | 2026-10-22 | NUEVO | 2026-10-22 | 4.2 | -17.5
VIALE 26 | P-T1-47.. |  | Concreto | PLACA T1 PISO 9 EJES 8 AL 10 ENTRE A Y D | 2026-03-27 | 4/24/2026 12:00:00 AM |  | 28 | 21 | 33.5 | 160 | PLACA | 21 | PLACA-21-28 | 2026-10-22 | NUEVO | 2026-10-22 | 21 | 12.5
VIALE 26 | P-T1-47.. |  | Concreto | PLACA T1 PISO 9 EJES 8 AL 10 ENTRE A Y D | 2026-03-27 | 4/24/2026 12:00:00 AM |  | 28 | 21 | 29 | 138 | PLACA | 21 | PLACA-21-28 | 2026-10-22 | NUEVO | 2026-10-22 | 21 | 8
VIALE 26 | P-T1-47.. |  | Concreto | PLACA T1 PISO 9 EJES 8 AL 10 ENTRE A Y D | 2026-03-27 | 4/24/2026 12:00:00 AM |  | 28 | 21 | 33.4 | 159 | PLACA | 21 | PLACA-21-28 | 2026-10-22 | NUEVO | 2026-10-22 | 21 | 12.4
VIALE 26 | P-T1-47.. |  | Concreto | PLACA T1 PISO 9 EJES 8 AL 10 ENTRE A Y D | 2026-03-27 | 4/13/2026 12:00:00 AM |  | 17 | 21 | 27.5 | 131 | PLACA | 21 | PLACA-21-17 | 2026-10-22 | NUEVO | 2026-10-22 | 17.26 | 6.5
VIALE 26 | P-T1-47.. |  | Concreto | PLACA T1 PISO 9 EJES 8 AL 10 ENTRE A Y D | 2026-03-27 | 4/13/2026 12:00:00 AM |  | 17 | 21 | 28.1 | 134 | PLACA | 21 | PLACA-21-17 | 2026-10-22 | NUEVO | 2026-10-22 | 17.26 | 7.1
VIALE 26 | P-T1-47.. |  | Concreto | PLACA T1 PISO 9 EJES 8 AL 10 ENTRE A Y D | 2026-03-27 | 4/13/2026 12:00:00 AM |  | 17 | 21 | 27.6 | 132 | PLACA | 21 | PLACA-21-17 | 2026-10-22 | NUEVO | 2026-10-22 | 17.26 | 6.6
VIALE 26 | M-T1-58 |  | Concreto | MUROS T1 P8 EJE 3Y4 ENTRE JYG M=2,8,13,23,24 | 2026-03-26 | 3/27/2026 12:00:00 AM |  | 1 | 21 | 2.8 | 14 | MURO | 21 | MURO-21-1 | 2026-10-22 | NUEVO | 2026-10-22 | 4.2 | -18.2
VIALE 26 | M-T1-58 |  | Concreto | MUROS T1 P8 EJE 3Y4 ENTRE JYG M=2,8,13,23,24 | 2026-03-26 | 3/27/2026 12:00:00 AM |  | 1 | 21 | 2.8 | 13 | MURO | 21 | MURO-21-1 | 2026-10-22 | NUEVO | 2026-10-22 | 4.2 | -18.2
VIALE 26 | M-T1-58 |  | Concreto | MUROS T1 P8 EJE 3Y4 ENTRE JYG M=2,8,13,23,24 | 2026-03-26 | 3/27/2026 12:00:00 AM |  | 1 | 21 | 2.9 | 14 | MURO | 21 | MURO-21-1 | 2026-10-22 | NUEVO | 2026-10-22 | 4.2 | -18.1
VIALE 26 | M-T1-58_. |  | Concreto | MUROS T1 P8 EJE 3 Y 4 ENTRE J Y G 28,13,23,24 | 2026-03-26 | 4/23/2026 12:00:00 AM |  | 28 | 21 | 31.3 | 149 | MURO | 21 | MURO-21-28 | 2026-10-22 | NUEVO | 2026-10-22 | 21 | 10.3
VIALE 26 | M-T1-58_. |  | Concreto | MUROS T1 P8 EJE 3 Y 4 ENTRE J Y G 28,13,23,24 | 2026-03-26 | 4/23/2026 12:00:00 AM |  | 28 | 21 | 25.5 | 122 | MURO | 21 | MURO-21-28 | 2026-10-22 | NUEVO | 2026-10-22 | 21 | 4.5
VIALE 26 | M-T1-58_. |  | Concreto | MUROS T1 P8 EJE 3 Y 4 ENTRE J Y G 28,13,23,24 | 2026-03-26 | 4/23/2026 12:00:00 AM |  | 28 | 21 | 28.4 | 135 | MURO | 21 | MURO-21-28 | 2026-10-22 | NUEVO | 2026-10-22 | 21 | 7.4
VIALE 26 | M-T1-58_. |  | Concreto | MUROS T1 P8 EJE 3 Y 4 ENTRE J Y G 28,13,23,24 | 2026-03-26 | 4/11/2026 12:00:00 AM |  | 16 | 21 | 23.7 | 113 | MURO | 21 | MURO-21-16 | 2026-10-22 | NUEVO | 2026-10-22 | 16.92 | 2.7
VIALE 26 | M-T1-58_. |  | Concreto | MUROS T1 P8 EJE 3 Y 4 ENTRE J Y G 28,13,23,24 | 2026-03-26 | 4/11/2026 12:00:00 AM |  | 16 | 21 | 23 | 110 | MURO | 21 | MURO-21-16 | 2026-10-22 | NUEVO | 2026-10-22 | 16.92 | 2
VIALE 26 | M-T1-58_. |  | Concreto | MUROS T1 P8 EJE 3 Y 4 ENTRE J Y G 28,13,23,24 | 2026-03-26 | 4/11/2026 12:00:00 AM |  | 16 | 21 | 29.6 | 141 | MURO | 21 | MURO-21-16 | 2026-10-22 | NUEVO | 2026-10-22 | 16.92 | 8.6
VIALE 26 | M-T2-84 |  | Concreto | MUROS T2 P12 EJE 5 JALF EJE 4 J AL A EJE 4 JALF EJE 3 DEL J ALA M=32,9A,29A | 2026-03-26 | 3/27/2026 12:00:00 AM |  | 1 | 21 | 2.2 | 10 | MURO | 21 | MURO-21-1 | 2026-10-22 | NUEVO | 2026-10-22 | 4.2 | -18.8
VIALE 26 | M-T2-84 |  | Concreto | MUROS T2 P12 EJE 5 JALF EJE 4 J AL A EJE 4 JALF EJE 3 DEL J ALA M=32,9A,29A | 2026-03-26 | 3/27/2026 12:00:00 AM |  | 1 | 21 | 2.3 | 11 | MURO | 21 | MURO-21-1 | 2026-10-22 | NUEVO | 2026-10-22 | 4.2 | -18.7
VIALE 26 | M-T2-84 |  | Concreto | MUROS T2 P12 EJE 5 JALF EJE 4 J AL A EJE 4 JALF EJE 3 DEL J ALA M=32,9A,29A | 2026-03-26 | 3/27/2026 12:00:00 AM |  | 1 | 21 | 2.1 | 10 | MURO | 21 | MURO-21-1 | 2026-10-22 | NUEVO | 2026-10-22 | 4.2 | -18.9
VIALE 26 | P-T1-46 |  | Concreto | PLACA PISO 9 T2 EJES 10 AL 12 ENTRE AYJ | 2026-03-26 | 3/30/2026 12:00:00 AM |  | 4 | 21 | 18.8 | 89 | PLACA | 21 | PLACA-21-4 | 2026-10-22 | NUEVO | 2026-10-22 | 10.55 | -2.2
VIALE 26 | P-T1-46 |  | Concreto | PLACA PISO 9 T2 EJES 10 AL 12 ENTRE AYJ | 2026-03-26 | 3/30/2026 12:00:00 AM |  | 4 | 21 | 20.2 | 96 | PLACA | 21 | PLACA-21-4 | 2026-10-22 | NUEVO | 2026-10-22 | 10.55 | -0.8
VIALE 26 | P-T1-46 |  | Concreto | PLACA PISO 9 T2 EJES 10 AL 12 ENTRE AYJ | 2026-03-26 | 3/30/2026 12:00:00 AM |  | 4 | 21 | 17.9 | 85 | PLACA | 21 | PLACA-21-4 | 2026-10-22 | NUEVO | 2026-10-22 | 10.55 | -3.1
VIALE 26 | P-T1-46 |  | Concreto | PLACA PISO 9 T2 EJES 10 AL 12 ENTRE AYJ | 2026-03-26 | 3/27/2026 12:00:00 AM |  | 1 | 21 | 3.6 | 17 | PLACA | 21 | PLACA-21-1 | 2026-10-22 | NUEVO | 2026-10-22 | 4.2 | -17.4
VIALE 26 | P-T1-46 |  | Concreto | PLACA PISO 9 T2 EJES 10 AL 12 ENTRE AYJ | 2026-03-26 | 3/27/2026 12:00:00 AM |  | 1 | 21 | 3.3 | 16 | PLACA | 21 | PLACA-21-1 | 2026-10-22 | NUEVO | 2026-10-22 | 4.2 | -17.7
VIALE 26 | P-T1-46 |  | Concreto | PLACA PISO 9 T2 EJES 10 AL 12 ENTRE AYJ | 2026-03-26 | 3/27/2026 12:00:00 AM |  | 1 | 21 | 3.7 | 17 | PLACA | 21 | PLACA-21-1 | 2026-10-22 | NUEVO | 2026-10-22 | 4.2 | -17.3
VIALE 26 | P-T1-46.. |  | Concreto | PLACA PISO 9 T1 EJES 10 AL 12 ENYRES A Y J | 2026-03-26 | 4/23/2026 12:00:00 AM |  | 28 | 21 | 30.7 | 146 | PLACA | 21 | PLACA-21-28 | 2026-10-22 | NUEVO | 2026-10-22 | 21 | 9.7
VIALE 26 | P-T1-46.. |  | Concreto | PLACA PISO 9 T1 EJES 10 AL 12 ENYRES A Y J | 2026-03-26 | 4/23/2026 12:00:00 AM |  | 28 | 21 | 30.4 | 145 | PLACA | 21 | PLACA-21-28 | 2026-10-22 | NUEVO | 2026-10-22 | 21 | 9.4
VIALE 26 | P-T1-46.. |  | Concreto | PLACA PISO 9 T1 EJES 10 AL 12 ENYRES A Y J | 2026-03-26 | 4/23/2026 12:00:00 AM |  | 28 | 21 | 32 | 152 | PLACA | 21 | PLACA-21-28 | 2026-10-22 | NUEVO | 2026-10-22 | 21 | 11
VIALE 26 | P-T2-65 |  | Concreto | PLACA T2 PISO 13 EJES 10 AL 12 ENTRE AYJ | 2026-03-26 | 3/27/2026 12:00:00 AM |  | 1 | 21 | 2.5 | 12 | PLACA | 21 | PLACA-21-1 | 2026-10-22 | NUEVO | 2026-10-22 | 4.2 | -18.5
VIALE 26 | P-T2-65 |  | Concreto | PLACA T2 PISO 13 EJES 10 AL 12 ENTRE AYJ | 2026-03-26 | 3/27/2026 12:00:00 AM |  | 1 | 21 | 2.5 | 12 | PLACA | 21 | PLACA-21-1 | 2026-10-22 | NUEVO | 2026-10-22 | 4.2 | -18.5
VIALE 26 | P-T2-65 |  | Concreto | PLACA T2 PISO 13 EJES 10 AL 12 ENTRE AYJ | 2026-03-26 | 3/27/2026 12:00:00 AM |  | 1 | 21 | 2.5 | 12 | PLACA | 21 | PLACA-21-1 | 2026-10-22 | NUEVO | 2026-10-22 | 4.2 | -18.5
VIALE 26 | P-T2-65. |  | Concreto | PLACA T2 PISO 13 EJES 10 AL 12 ENTRE A Y J | 2026-03-26 | 4/23/2026 12:00:00 AM |  | 28 | 21 | 27.7 | 132 | PLACA | 21 | PLACA-21-28 | 2026-10-22 | NUEVO | 2026-10-22 | 21 | 6.7
VIALE 26 | P-T2-65. |  | Concreto | PLACA T2 PISO 13 EJES 10 AL 12 ENTRE A Y J | 2026-03-26 | 4/23/2026 12:00:00 AM |  | 28 | 21 | 27.5 | 131 | PLACA | 21 | PLACA-21-28 | 2026-10-22 | NUEVO | 2026-10-22 | 21 | 6.5
VIALE 26 | P-T2-65. |  | Concreto | PLACA T2 PISO 13 EJES 10 AL 12 ENTRE A Y J | 2026-03-26 | 4/23/2026 12:00:00 AM |  | 28 | 21 | 27.8 | 132 | PLACA | 21 | PLACA-21-28 | 2026-10-22 | NUEVO | 2026-10-22 | 21 | 6.8
VIALE 26 | P-T2-65. |  | Concreto | PLACA T2 PISO 13 EJES 10 AL 12 ENTRE A Y J | 2026-03-26 | 4/15/2026 12:00:00 AM |  | 20 | 21 | 24.8 | 118 | PLACA | 21 | PLACA-21-20 | 2026-10-22 | NUEVO | 2026-10-22 | 18.28 | 3.8
VIALE 26 | P-T2-65. |  | Concreto | PLACA T2 PISO 13 EJES 10 AL 12 ENTRE A Y J | 2026-03-26 | 4/15/2026 12:00:00 AM |  | 20 | 21 | 24 | 114 | PLACA | 21 | PLACA-21-20 | 2026-10-22 | NUEVO | 2026-10-22 | 18.28 | 3
VIALE 26 | P-T2-65. |  | Concreto | PLACA T2 PISO 13 EJES 10 AL 12 ENTRE A Y J | 2026-03-26 | 4/15/2026 12:00:00 AM |  | 20 | 21 | 29.8 | 142 | PLACA | 21 | PLACA-21-20 | 2026-10-22 | NUEVO | 2026-10-22 | 18.28 | 8.8
VIALE 26 | M-T1-57 |  | Concreto | MURO T1 P8 EJES 4Y5 ENTRE AF M= 2,13,9,22,23,24 | 2026-03-25 | 3/26/2026 12:00:00 AM |  | 1 | 21 | 3.1 | 14 | MURO | 21 | MURO-21-1 | 2026-10-22 | NUEVO | 2026-10-22 | 4.2 | -17.9
VIALE 26 | M-T1-57 |  | Concreto | MURO T1 P8 EJES 4Y5 ENTRE AF M= 2,13,9,22,23,24 | 2026-03-25 | 3/26/2026 12:00:00 AM |  | 1 | 21 | 3.2 | 15 | MURO | 21 | MURO-21-1 | 2026-10-22 | NUEVO | 2026-10-22 | 4.2 | -17.8
VIALE 26 | M-T1-57 |  | Concreto | MURO T1 P8 EJES 4Y5 ENTRE AF M= 2,13,9,22,23,24 | 2026-03-25 | 3/26/2026 12:00:00 AM |  | 1 | 21 | 3.3 | 16 | MURO | 21 | MURO-21-1 | 2026-10-22 | NUEVO | 2026-10-22 | 4.2 | -17.7
VIALE 26 | M-T1-57_. |  | Concreto | MURO T1 P8 EJES 4Y5 ENTRE AF M= 2,13,9,22,23,24 | 2026-03-25 | 4/22/2026 12:00:00 AM |  | 28 | 21 | 33.1 | 158 | MURO | 21 | MURO-21-28 | 2026-10-22 | NUEVO | 2026-10-22 | 21 | 12.1
VIALE 26 | M-T1-57_. |  | Concreto | MURO T1 P8 EJES 4Y5 ENTRE AF M= 2,13,9,22,23,24 | 2026-03-25 | 4/22/2026 12:00:00 AM |  | 28 | 21 | 32 | 152 | MURO | 21 | MURO-21-28 | 2026-10-22 | NUEVO | 2026-10-22 | 21 | 11
VIALE 26 | M-T1-57_. |  | Concreto | MURO T1 P8 EJES 4Y5 ENTRE AF M= 2,13,9,22,23,24 | 2026-03-25 | 4/22/2026 12:00:00 AM |  | 28 | 21 | 31.1 | 148 | MURO | 21 | MURO-21-28 | 2026-10-22 | NUEVO | 2026-10-22 | 21 | 10.1
VIALE 26 | M-T1-57_. |  | Concreto | MURO T1 P8 EJES 4Y5 ENTRE AF M= 2,13,9,22,23,24 | 2026-03-25 | 4/11/2026 12:00:00 AM |  | 17 | 21 | 29 | 138 | MURO | 21 | MURO-21-17 | 2026-10-22 | NUEVO | 2026-10-22 | 17.26 | 8
VIALE 26 | M-T1-57_. |  | Concreto | MURO T1 P8 EJES 4Y5 ENTRE AF M= 2,13,9,22,23,24 | 2026-03-25 | 4/11/2026 12:00:00 AM |  | 17 | 21 | 31.4 | 149 | MURO | 21 | MURO-21-17 | 2026-10-22 | NUEVO | 2026-10-22 | 17.26 | 10.4
VIALE 26 | M-T1-57_. |  | Concreto | MURO T1 P8 EJES 4Y5 ENTRE AF M= 2,13,9,22,23,24 | 2026-03-25 | 4/11/2026 12:00:00 AM |  | 17 | 21 | 28.6 | 136 | MURO | 21 | MURO-21-17 | 2026-10-22 | NUEVO | 2026-10-22 | 17.26 | 7.6
VIALE 26 | M-T2-83 |  | Concreto | MUROS T2 P12 EJE 7 DEL JAL F-M=32,9,29 EJE 6 ENTRE AYJ M=14,31,2 | 2026-03-25 | 3/26/2026 12:00:00 AM |  | 1 | 21 | 3.5 | 17 | MURO | 21 | MURO-21-1 | 2026-10-22 | NUEVO | 2026-10-22 | 4.2 | -17.5
VIALE 26 | M-T2-83 |  | Concreto | MUROS T2 P12 EJE 7 DEL JAL F-M=32,9,29 EJE 6 ENTRE AYJ M=14,31,2 | 2026-03-25 | 3/26/2026 12:00:00 AM |  | 1 | 21 | 3.6 | 17 | MURO | 21 | MURO-21-1 | 2026-10-22 | NUEVO | 2026-10-22 | 4.2 | -17.4
VIALE 26 | M-T2-83 |  | Concreto | MUROS T2 P12 EJE 7 DEL JAL F-M=32,9,29 EJE 6 ENTRE AYJ M=14,31,2 | 2026-03-25 | 3/26/2026 12:00:00 AM |  | 1 | 21 | 3.6 | 17 | MURO | 21 | MURO-21-1 | 2026-10-22 | NUEVO | 2026-10-22 | 4.2 | -17.4
VIALE 26 | M-T2-83. |  | Concreto | MUROS T2 P12 EJES 7 J-F M=323,9,29, EJE 6 A Y J M=14,3,2 EJE 4 Y 5 A Y D M=32,9,29 | 2026-03-25 | 4/22/2026 12:00:00 AM |  | 28 | 21 | 26.5 | 126 | MURO | 21 | MURO-21-28 | 2026-10-22 | NUEVO | 2026-10-22 | 21 | 5.5
VIALE 26 | M-T2-83. |  | Concreto | MUROS T2 P12 EJES 7 J-F M=323,9,29, EJE 6 A Y J M=14,3,2 EJE 4 Y 5 A Y D M=32,9,29 | 2026-03-25 | 4/22/2026 12:00:00 AM |  | 28 | 21 | 27.5 | 131 | MURO | 21 | MURO-21-28 | 2026-10-22 | NUEVO | 2026-10-22 | 21 | 6.5
VIALE 26 | M-T2-83. |  | Concreto | MUROS T2 P12 EJES 7 J-F M=323,9,29, EJE 6 A Y J M=14,3,2 EJE 4 Y 5 A Y D M=32,9,29 | 2026-03-25 | 4/22/2026 12:00:00 AM |  | 28 | 21 | 26.7 | 127 | MURO | 21 | MURO-21-28 | 2026-10-22 | NUEVO | 2026-10-22 | 21 | 5.7
VIALE 26 | M-T2-83. |  | Concreto | MUROS T2 P12 EJES 7 J-F M=323,9,29, EJE 6 A Y J M=14,3,2 EJE 4 Y 5 A Y D M=32,9,29 | 2026-03-25 | 4/15/2026 12:00:00 AM |  | 21 | 21 | 25.3 | 120 | MURO | 21 | MURO-21-21 | 2026-10-22 | NUEVO | 2026-10-22 | 18.62 | 4.3
VIALE 26 | M-T2-83. |  | Concreto | MUROS T2 P12 EJES 7 J-F M=323,9,29, EJE 6 A Y J M=14,3,2 EJE 4 Y 5 A Y D M=32,9,29 | 2026-03-25 | 4/15/2026 12:00:00 AM |  | 21 | 21 | 24.7 | 118 | MURO | 21 | MURO-21-21 | 2026-10-22 | NUEVO | 2026-10-22 | 18.62 | 3.7
VIALE 26 | M-T2-83. |  | Concreto | MUROS T2 P12 EJES 7 J-F M=323,9,29, EJE 6 A Y J M=14,3,2 EJE 4 Y 5 A Y D M=32,9,29 | 2026-03-25 | 4/15/2026 12:00:00 AM |  | 21 | 21 | 24.8 | 118 | MURO | 21 | MURO-21-21 | 2026-10-22 | NUEVO | 2026-10-22 | 18.62 | 3.8
VIALE 26 | P-T1-45 |  | Concreto | PLACA T1 PISO 9 EJE 15 AL 12 ENTRE AYJ | 2026-03-25 | 3/26/2026 12:00:00 AM |  | 1 | 21 | 4.6 | 22 | PLACA | 21 | PLACA-21-1 | 2026-10-22 | NUEVO | 2026-10-22 | 4.2 | -16.4
VIALE 26 | P-T1-45 |  | Concreto | PLACA T1 PISO 9 EJE 15 AL 12 ENTRE AYJ | 2026-03-25 | 3/26/2026 12:00:00 AM |  | 1 | 21 | 4.8 | 23 | PLACA | 21 | PLACA-21-1 | 2026-10-22 | NUEVO | 2026-10-22 | 4.2 | -16.2
VIALE 26 | P-T1-45 |  | Concreto | PLACA T1 PISO 9 EJE 15 AL 12 ENTRE AYJ | 2026-03-25 | 3/26/2026 12:00:00 AM |  | 1 | 21 | 5 | 24 | PLACA | 21 | PLACA-21-1 | 2026-10-22 | NUEVO | 2026-10-22 | 4.2 | -16
VIALE 26 | P-T1-45. |  | Concreto | PLACA T1 PISO 8 EJES 15 AL 12 ENTRE A Y J | 2026-03-25 | 4/22/2026 12:00:00 AM |  | 28 | 21 | 33.2 | 158 | PLACA | 21 | PLACA-21-28 | 2026-10-22 | NUEVO | 2026-10-22 | 21 | 12.2
VIALE 26 | P-T1-45. |  | Concreto | PLACA T1 PISO 8 EJES 15 AL 12 ENTRE A Y J | 2026-03-25 | 4/22/2026 12:00:00 AM |  | 28 | 21 | 32.5 | 154 | PLACA | 21 | PLACA-21-28 | 2026-10-22 | NUEVO | 2026-10-22 | 21 | 11.5
VIALE 26 | P-T1-45. |  | Concreto | PLACA T1 PISO 8 EJES 15 AL 12 ENTRE A Y J | 2026-03-25 | 4/22/2026 12:00:00 AM |  | 28 | 21 | 34.9 | 166 | PLACA | 21 | PLACA-21-28 | 2026-10-22 | NUEVO | 2026-10-22 | 21 | 13.9
VIALE 26 | P-T1-45. |  | Concreto | PLACA T1 PISO 8 EJES 15 AL 12 ENTRE A Y J | 2026-03-25 | 4/13/2026 12:00:00 AM |  | 19 | 21 | 29.8 | 142 | PLACA | 21 | PLACA-21-19 | 2026-10-22 | NUEVO | 2026-10-22 | 17.94 | 8.8
VIALE 26 | P-T1-45. |  | Concreto | PLACA T1 PISO 8 EJES 15 AL 12 ENTRE A Y J | 2026-03-25 | 4/13/2026 12:00:00 AM |  | 19 | 21 | 29.1 | 139 | PLACA | 21 | PLACA-21-19 | 2026-10-22 | NUEVO | 2026-10-22 | 17.94 | 8.1
VIALE 26 | P-T1-45. |  | Concreto | PLACA T1 PISO 8 EJES 15 AL 12 ENTRE A Y J | 2026-03-25 | 4/13/2026 12:00:00 AM |  | 19 | 21 | 30.4 | 145 | PLACA | 21 | PLACA-21-19 | 2026-10-22 | NUEVO | 2026-10-22 | 17.94 | 9.4
VIALE 26 | P-T2-64 |  | Concreto | PLACA T2 PISO 13 EJES 12 AL 15 ENTRE AYJ | 2026-03-25 | 3/26/2026 12:00:00 AM |  | 1 | 21 | 4 | 19 | PLACA | 21 | PLACA-21-1 | 2026-10-22 | NUEVO | 2026-10-22 | 4.2 | -17
VIALE 26 | P-T2-64 |  | Concreto | PLACA T2 PISO 13 EJES 12 AL 15 ENTRE AYJ | 2026-03-25 | 3/26/2026 12:00:00 AM |  | 1 | 21 | 4 | 19 | PLACA | 21 | PLACA-21-1 | 2026-10-22 | NUEVO | 2026-10-22 | 4.2 | -17
VIALE 26 | P-T2-64 |  | Concreto | PLACA T2 PISO 13 EJES 12 AL 15 ENTRE AYJ | 2026-03-25 | 3/26/2026 12:00:00 AM |  | 1 | 21 | 3.7 | 18 | PLACA | 21 | PLACA-21-1 | 2026-10-22 | NUEVO | 2026-10-22 | 4.2 | -17.3
VIALE 26 | P-T2-64. |  | Concreto | PLACA T2 PISO 13 EJES 12 AL 15 ENTRE A Y J | 2026-03-25 | 4/22/2026 12:00:00 AM |  | 28 | 21 | 26.1 | 124 | PLACA | 21 | PLACA-21-28 | 2026-10-22 | NUEVO | 2026-10-22 | 21 | 5.1
VIALE 26 | P-T2-64. |  | Concreto | PLACA T2 PISO 13 EJES 12 AL 15 ENTRE A Y J | 2026-03-25 | 4/22/2026 12:00:00 AM |  | 28 | 21 | 28.9 | 138 | PLACA | 21 | PLACA-21-28 | 2026-10-22 | NUEVO | 2026-10-22 | 21 | 7.9
VIALE 26 | P-T2-64. |  | Concreto | PLACA T2 PISO 13 EJES 12 AL 15 ENTRE A Y J | 2026-03-25 | 4/22/2026 12:00:00 AM |  | 28 | 21 | 27.4 | 130 | PLACA | 21 | PLACA-21-28 | 2026-10-22 | NUEVO | 2026-10-22 | 21 | 6.4
VIALE 26 | P-T2-64. |  | Concreto | PLACA T2 PISO 13 EJES 12 AL 15 ENTRE A Y J | 2026-03-25 | 4/15/2026 12:00:00 AM |  | 21 | 21 | 25.5 | 122 | PLACA | 21 | PLACA-21-21 | 2026-10-22 | NUEVO | 2026-10-22 | 18.62 | 4.5
VIALE 26 | P-T2-64. |  | Concreto | PLACA T2 PISO 13 EJES 12 AL 15 ENTRE A Y J | 2026-03-25 | 4/15/2026 12:00:00 AM |  | 21 | 21 | 28.1 | 134 | PLACA | 21 | PLACA-21-21 | 2026-10-22 | NUEVO | 2026-10-22 | 18.62 | 7.1
VIALE 26 | P-T2-64. |  | Concreto | PLACA T2 PISO 13 EJES 12 AL 15 ENTRE A Y J | 2026-03-25 | 4/15/2026 12:00:00 AM |  | 21 | 21 | 26 | 124 | PLACA | 21 | PLACA-21-21 | 2026-10-22 | NUEVO | 2026-10-22 | 18.62 | 5
VIALE 26 | M-T1-56 |  | Concreto | MUROS T1 P8 EJES 7,8,9 ENTRE IYG M=2,9,22,23,24 | 2026-03-24 | 3/31/2026 12:00:00 AM |  | 7 | 21 | 20.5 | 98 | MURO | 21 | MURO-21-7 | 2026-10-22 | NUEVO | 2026-10-22 | 13.86 | -0.5
VIALE 26 | M-T1-56 |  | Concreto | MUROS T1 P8 EJES 7,8,9 ENTRE IYG M=2,9,22,23,24 | 2026-03-24 | 3/31/2026 12:00:00 AM |  | 7 | 21 | 21.8 | 104 | MURO | 21 | MURO-21-7 | 2026-10-22 | NUEVO | 2026-10-22 | 13.86 | 0.8
VIALE 26 | M-T1-56 |  | Concreto | MUROS T1 P8 EJES 7,8,9 ENTRE IYG M=2,9,22,23,24 | 2026-03-24 | 3/31/2026 12:00:00 AM |  | 7 | 21 | 19.6 | 94 | MURO | 21 | MURO-21-7 | 2026-10-22 | NUEVO | 2026-10-22 | 13.86 | -1.4
VIALE 26 | M-T1-56 |  | Concreto | MUROS T1 P8 EJES 7,8,9 ENTRE IYG M=2,9,22,23,24 | 2026-03-24 | 3/25/2026 12:00:00 AM |  | 1 | 21 | 3.9 | 18 | MURO | 21 | MURO-21-1 | 2026-10-22 | NUEVO | 2026-10-22 | 4.2 | -17.1
VIALE 26 | M-T1-56 |  | Concreto | MUROS T1 P8 EJES 7,8,9 ENTRE IYG M=2,9,22,23,24 | 2026-03-24 | 3/25/2026 12:00:00 AM |  | 1 | 21 | 3.7 | 18 | MURO | 21 | MURO-21-1 | 2026-10-22 | NUEVO | 2026-10-22 | 4.2 | -17.3
VIALE 26 | M-T1-56 |  | Concreto | MUROS T1 P8 EJES 7,8,9 ENTRE IYG M=2,9,22,23,24 | 2026-03-24 | 3/25/2026 12:00:00 AM |  | 1 | 21 | 4 | 19 | MURO | 21 | MURO-21-1 | 2026-10-22 | NUEVO | 2026-10-22 | 4.2 | -17
VIALE 26 | M-T1-56_. |  | Concreto | MUROS T1 P8 EJES 7,8,9 ETRE I Y G M=2,22,23,24 | 2026-03-24 | 4/21/2026 12:00:00 AM |  | 28 | 21 | 25 | 119 | MURO | 21 | MURO-21-28 | 2026-10-22 | NUEVO | 2026-10-22 | 21 | 4
VIALE 26 | M-T1-56_. |  | Concreto | MUROS T1 P8 EJES 7,8,9 ETRE I Y G M=2,22,23,24 | 2026-03-24 | 4/21/2026 12:00:00 AM |  | 28 | 21 | 23.7 | 113 | MURO | 21 | MURO-21-28 | 2026-10-22 | NUEVO | 2026-10-22 | 21 | 2.7
VIALE 26 | M-T1-56_. |  | Concreto | MUROS T1 P8 EJES 7,8,9 ETRE I Y G M=2,22,23,24 | 2026-03-24 | 4/21/2026 12:00:00 AM |  | 28 | 21 | 24.5 | 116 | MURO | 21 | MURO-21-28 | 2026-10-22 | NUEVO | 2026-10-22 | 21 | 3.5
VIALE 26 | M-T2-82 |  | Concreto | MUROS T2 P12 EJE 7 ENTRE AYD M=9,29,32 EJE 8 ENTRE AYD M=2,31,14 | 2026-03-24 | 3/31/2026 12:00:00 AM |  | 7 | 21 | 23.8 | 113 | MURO | 21 | MURO-21-7 | 2026-10-22 | NUEVO | 2026-10-22 | 13.86 | 2.8
VIALE 26 | M-T2-82 |  | Concreto | MUROS T2 P12 EJE 7 ENTRE AYD M=9,29,32 EJE 8 ENTRE AYD M=2,31,14 | 2026-03-24 | 3/31/2026 12:00:00 AM |  | 7 | 21 | 23 | 109 | MURO | 21 | MURO-21-7 | 2026-10-22 | NUEVO | 2026-10-22 | 13.86 | 2
VIALE 26 | M-T2-82 |  | Concreto | MUROS T2 P12 EJE 7 ENTRE AYD M=9,29,32 EJE 8 ENTRE AYD M=2,31,14 | 2026-03-24 | 3/31/2026 12:00:00 AM |  | 7 | 21 | 22 | 105 | MURO | 21 | MURO-21-7 | 2026-10-22 | NUEVO | 2026-10-22 | 13.86 | 1
VIALE 26 | M-T2-82 |  | Concreto | MUROS T2 P12 EJE 7 ENTRE AYD M=9,29,32 EJE 8 ENTRE AYD M=2,31,14 | 2026-03-24 | 3/25/2026 12:00:00 AM |  | 1 | 21 | 3.1 | 15 | MURO | 21 | MURO-21-1 | 2026-10-22 | NUEVO | 2026-10-22 | 4.2 | -17.9
VIALE 26 | M-T2-82 |  | Concreto | MUROS T2 P12 EJE 7 ENTRE AYD M=9,29,32 EJE 8 ENTRE AYD M=2,31,14 | 2026-03-24 | 3/25/2026 12:00:00 AM |  | 1 | 21 | 3.1 | 15 | MURO | 21 | MURO-21-1 | 2026-10-22 | NUEVO | 2026-10-22 | 4.2 | -17.9
VIALE 26 | M-T2-82 |  | Concreto | MUROS T2 P12 EJE 7 ENTRE AYD M=9,29,32 EJE 8 ENTRE AYD M=2,31,14 | 2026-03-24 | 3/25/2026 12:00:00 AM |  | 1 | 21 | 3.2 | 15 | MURO | 21 | MURO-21-1 | 2026-10-22 | NUEVO | 2026-10-22 | 4.2 | -17.8
VIALE 26 | M-T2-84. |  | Concreto | MUROS T2 P12 EJE 5 J AL F EJE 4 J LA F EJE 3 DEL J AL AM=32,9A,29A | 2026-03-24 | 4/21/2026 12:00:00 AM |  | 28 | 21 | 23.6 | 112 | MURO | 21 | MURO-21-28 | 2026-10-22 | NUEVO | 2026-10-22 | 21 | 2.6
VIALE 26 | M-T2-84. |  | Concreto | MUROS T2 P12 EJE 5 J AL F EJE 4 J LA F EJE 3 DEL J AL AM=32,9A,29A | 2026-03-24 | 4/21/2026 12:00:00 AM |  | 28 | 21 | 25.3 | 120 | MURO | 21 | MURO-21-28 | 2026-10-22 | NUEVO | 2026-10-22 | 21 | 4.3
VIALE 26 | M-T2-84. |  | Concreto | MUROS T2 P12 EJE 5 J AL F EJE 4 J LA F EJE 3 DEL J AL AM=32,9A,29A | 2026-03-24 | 4/21/2026 12:00:00 AM |  | 28 | 21 | 24 | 114 | MURO | 21 | MURO-21-28 | 2026-10-22 | NUEVO | 2026-10-22 | 21 | 3
VIALE 26 | M-T2-84. |  | Concreto | MUROS T2 P12 EJE 5 J AL F EJE 4 J LA F EJE 3 DEL J AL AM=32,9A,29A | 2026-03-24 | 4/15/2026 12:00:00 AM |  | 22 | 21 | 22 | 105 | MURO | 21 | MURO-21-22 | 2026-10-22 | NUEVO | 2026-10-22 | 18.96 | 1
VIALE 26 | M-T2-84. |  | Concreto | MUROS T2 P12 EJE 5 J AL F EJE 4 J LA F EJE 3 DEL J AL AM=32,9A,29A | 2026-03-24 | 4/15/2026 12:00:00 AM |  | 22 | 21 | 22.3 | 106 | MURO | 21 | MURO-21-22 | 2026-10-22 | NUEVO | 2026-10-22 | 18.96 | 1.3
VIALE 26 | M-T2-84. |  | Concreto | MUROS T2 P12 EJE 5 J AL F EJE 4 J LA F EJE 3 DEL J AL AM=32,9A,29A | 2026-03-24 | 4/15/2026 12:00:00 AM |  | 22 | 21 | 21.9 | 104 | MURO | 21 | MURO-21-22 | 2026-10-22 | NUEVO | 2026-10-22 | 18.96 | 0.9
VIALE 26 | P-T2-63 |  | Concreto | PLACA T2 PISO 12 EJES 1 AL 4 ENTRE AYJ | 2026-03-24 | 3/31/2026 12:00:00 AM |  | 7 | 21 | 21.3 | 102 | PLACA | 21 | PLACA-21-7 | 2026-10-22 | NUEVO | 2026-10-22 | 13.86 | 0.3
VIALE 26 | P-T2-63 |  | Concreto | PLACA T2 PISO 12 EJES 1 AL 4 ENTRE AYJ | 2026-03-24 | 3/31/2026 12:00:00 AM |  | 7 | 21 | 22.2 | 106 | PLACA | 21 | PLACA-21-7 | 2026-10-22 | NUEVO | 2026-10-22 | 13.86 | 1.2
VIALE 26 | P-T2-63 |  | Concreto | PLACA T2 PISO 12 EJES 1 AL 4 ENTRE AYJ | 2026-03-24 | 3/31/2026 12:00:00 AM |  | 7 | 21 | 20.6 | 98 | PLACA | 21 | PLACA-21-7 | 2026-10-22 | NUEVO | 2026-10-22 | 13.86 | -0.4
VIALE 26 | P-T2-63 |  | Concreto | PLACA T2 PISO 12 EJES 1 AL 4 ENTRE AYJ | 2026-03-24 | 3/25/2026 12:00:00 AM |  | 1 | 21 | 3.5 | 16 | PLACA | 21 | PLACA-21-1 | 2026-10-22 | NUEVO | 2026-10-22 | 4.2 | -17.5
VIALE 26 | P-T2-63 |  | Concreto | PLACA T2 PISO 12 EJES 1 AL 4 ENTRE AYJ | 2026-03-24 | 3/25/2026 12:00:00 AM |  | 1 | 21 | 3.1 | 15 | PLACA | 21 | PLACA-21-1 | 2026-10-22 | NUEVO | 2026-10-22 | 4.2 | -17.9
VIALE 26 | P-T2-63 |  | Concreto | PLACA T2 PISO 12 EJES 1 AL 4 ENTRE AYJ | 2026-03-24 | 3/25/2026 12:00:00 AM |  | 1 | 21 | 3.4 | 16 | PLACA | 21 | PLACA-21-1 | 2026-10-22 | NUEVO | 2026-10-22 | 4.2 | -17.6
VIALE 26 | P-T2-63. |  | Concreto | PLACA T2 PISO 12 EJES 1 AL 4 ENTRE A Y J | 2026-03-24 | 4/21/2026 12:00:00 AM |  | 28 | 21 | 26.3 | 125 | PLACA | 21 | PLACA-21-28 | 2026-10-22 | NUEVO | 2026-10-22 | 21 | 5.3
VIALE 26 | P-T2-63. |  | Concreto | PLACA T2 PISO 12 EJES 1 AL 4 ENTRE A Y J | 2026-03-24 | 4/21/2026 12:00:00 AM |  | 28 | 21 | 23.8 | 114 | PLACA | 21 | PLACA-21-28 | 2026-10-22 | NUEVO | 2026-10-22 | 21 | 2.8
VIALE 26 | P-T2-63. |  | Concreto | PLACA T2 PISO 12 EJES 1 AL 4 ENTRE A Y J | 2026-03-24 | 4/21/2026 12:00:00 AM |  | 28 | 21 | 27.3 | 130 | PLACA | 21 | PLACA-21-28 | 2026-10-22 | NUEVO | 2026-10-22 | 21 | 6.3
VIALE 26 | L-01 |  | Concreto | CICLOPEDO DE ZAPATAS | 2026-03-21 | 3/28/2026 12:00:00 AM |  | 7 | 21 | 14.3 | 68 | AUTOCOMPAC | 21 | AUTOCOMPAC-21-7 | 2026-10-22 | NUEVO | 2026-10-22 |  | -6.7
VIALE 26 | L-01 |  | Concreto | CICLOPEDO DE ZAPATAS | 2026-03-21 | 3/28/2026 12:00:00 AM |  | 7 | 21 | 14.7 | 70 | AUTOCOMPAC | 21 | AUTOCOMPAC-21-7 | 2026-10-22 | NUEVO | 2026-10-22 |  | -6.3
VIALE 26 | L-01 |  | Concreto | CICLOPEDO DE ZAPATAS | 2026-03-21 | 3/28/2026 12:00:00 AM |  | 7 | 21 | 14 | 67 | AUTOCOMPAC | 21 | AUTOCOMPAC-21-7 | 2026-10-22 | NUEVO | 2026-10-22 |  | -7
VIALE 26 | M-T2-81 |  | Concreto | MUROS T2 P12 EJES 10 Y 11 ENTRE AYJ | 2026-03-21 | 3/28/2026 12:00:00 AM |  | 7 | 21 | 21.8 | 104 | MURO | 21 | MURO-21-7 | 2026-10-22 | NUEVO | 2026-10-22 | 13.86 | 0.8
VIALE 26 | M-T2-81 |  | Concreto | MUROS T2 P12 EJES 10 Y 11 ENTRE AYJ | 2026-03-21 | 3/28/2026 12:00:00 AM |  | 7 | 21 | 22 | 105 | MURO | 21 | MURO-21-7 | 2026-10-22 | NUEVO | 2026-10-22 | 13.86 | 1
VIALE 26 | M-T2-81 |  | Concreto | MUROS T2 P12 EJES 10 Y 11 ENTRE AYJ | 2026-03-21 | 3/28/2026 12:00:00 AM |  | 7 | 21 | 21.1 | 100 | MURO | 21 | MURO-21-7 | 2026-10-22 | NUEVO | 2026-10-22 | 13.86 | 0.1
VIALE 26 | M-T2-81 |  | Concreto | MUROS T2 P12 EJES 10 Y 11 ENTRE AYJ | 2026-03-21 | 3/24/2026 12:00:00 AM |  | 3 | 21 | 15.7 | 75 | MURO | 21 | MURO-21-3 | 2026-10-22 | NUEVO | 2026-10-22 | 9.45 | -5.3
VIALE 26 | M-T2-81 |  | Concreto | MUROS T2 P12 EJES 10 Y 11 ENTRE AYJ | 2026-03-21 | 3/24/2026 12:00:00 AM |  | 3 | 21 | 14.1 | 67 | MURO | 21 | MURO-21-3 | 2026-10-22 | NUEVO | 2026-10-22 | 9.45 | -6.9
VIALE 26 | M-T2-81 |  | Concreto | MUROS T2 P12 EJES 10 Y 11 ENTRE AYJ | 2026-03-21 | 3/24/2026 12:00:00 AM |  | 3 | 21 | 14.8 | 70 | MURO | 21 | MURO-21-3 | 2026-10-22 | NUEVO | 2026-10-22 | 9.45 | -6.2
VIALE 26 | M-T2-81. |  | Concreto | MUROS T2 P12 EJE 10 Y 11 ENTRE A Y J M=32,9,29 | 2026-03-21 | 4/18/2026 12:00:00 AM |  | 28 | 21 | 26.5 | 126 | MURO | 21 | MURO-21-28 | 2026-10-22 | NUEVO | 2026-10-22 | 21 | 5.5
VIALE 26 | M-T2-81. |  | Concreto | MUROS T2 P12 EJE 10 Y 11 ENTRE A Y J M=32,9,29 | 2026-03-21 | 4/18/2026 12:00:00 AM |  | 28 | 21 | 27.2 | 130 | MURO | 21 | MURO-21-28 | 2026-10-22 | NUEVO | 2026-10-22 | 21 | 6.2
VIALE 26 | M-T2-81. |  | Concreto | MUROS T2 P12 EJE 10 Y 11 ENTRE A Y J M=32,9,29 | 2026-03-21 | 4/18/2026 12:00:00 AM |  | 28 | 21 | 28.6 | 136 | MURO | 21 | MURO-21-28 | 2026-10-22 | NUEVO | 2026-10-22 | 21 | 7.6
VIALE 26 | M-T2-82. |  | Concreto | MUROS T2 P12 EJE 7 A Y D M=9,29,32 EJE 8 A Y D M=2,31,14 | 2026-03-21 | 4/18/2026 12:00:00 AM |  | 28 | 21 | 29.7 | 141 | MURO | 21 | MURO-21-28 | 2026-10-22 | NUEVO | 2026-10-22 | 21 | 8.7
VIALE 26 | M-T2-82. |  | Concreto | MUROS T2 P12 EJE 7 A Y D M=9,29,32 EJE 8 A Y D M=2,31,14 | 2026-03-21 | 4/18/2026 12:00:00 AM |  | 28 | 21 | 28.7 | 137 | MURO | 21 | MURO-21-28 | 2026-10-22 | NUEVO | 2026-10-22 | 21 | 7.7
VIALE 26 | M-T2-82. |  | Concreto | MUROS T2 P12 EJE 7 A Y D M=9,29,32 EJE 8 A Y D M=2,31,14 | 2026-03-21 | 4/18/2026 12:00:00 AM |  | 28 | 21 | 26.5 | 126 | MURO | 21 | MURO-21-28 | 2026-10-22 | NUEVO | 2026-10-22 | 21 | 5.5
VIALE 26 | TRC-03 |  | Concreto | TAPA TANQUE RCI | 2026-03-21 | 4/20/2026 12:00:00 AM |  | 30 | 21 | 23 | 110 | AUTOCOMPAC | 21 | AUTOCOMPAC-21-30 | 2026-10-22 | NUEVO | 2026-10-22 |  | 2
VIALE 26 | TRC-03 |  | Concreto | TAPA TANQUE RCI | 2026-03-21 | 4/20/2026 12:00:00 AM |  | 30 | 21 | 21.8 | 104 | AUTOCOMPAC | 21 | AUTOCOMPAC-21-30 | 2026-10-22 | NUEVO | 2026-10-22 |  | 0.8
VIALE 26 | TRC-03 |  | Concreto | TAPA TANQUE RCI | 2026-03-21 | 4/20/2026 12:00:00 AM |  | 30 | 21 | 23.6 | 112 | AUTOCOMPAC | 21 | AUTOCOMPAC-21-30 | 2026-10-22 | NUEVO | 2026-10-22 |  | 2.6
VIALE 26 | TRC-05 |  | Concreto | TAPA TANQUE RCI | 2026-03-21 | 3/28/2026 12:00:00 AM |  | 7 | 21 | 17.7 | 84 | AUTOCOMPAC | 21 | AUTOCOMPAC-21-7 | 2026-10-22 | NUEVO | 2026-10-22 |  | -3.3
VIALE 26 | TRC-05 |  | Concreto | TAPA TANQUE RCI | 2026-03-21 | 3/28/2026 12:00:00 AM |  | 7 | 21 | 17 | 81 | AUTOCOMPAC | 21 | AUTOCOMPAC-21-7 | 2026-10-22 | NUEVO | 2026-10-22 |  | -4
VIALE 26 | TRC-05 |  | Concreto | TAPA TANQUE RCI | 2026-03-21 | 3/28/2026 12:00:00 AM |  | 7 | 21 | 16.6 | 79 | AUTOCOMPAC | 21 | AUTOCOMPAC-21-7 | 2026-10-22 | NUEVO | 2026-10-22 |  | -4.4
VIALE 26 | M-T1-55 |  | Concreto | MUROS T1 P8 EJES 1O Y11 ENTRE JYG M=2,25,23,9,22,8,9 | 2026-03-20 | 3/27/2026 12:00:00 AM |  | 7 | 21 | 21.4 | 102 | MURO | 21 | MURO-21-7 | 2026-10-22 | NUEVO | 2026-10-22 | 13.86 | 0.4
VIALE 26 | M-T1-55 |  | Concreto | MUROS T1 P8 EJES 1O Y11 ENTRE JYG M=2,25,23,9,22,8,9 | 2026-03-20 | 3/27/2026 12:00:00 AM |  | 7 | 21 | 21.5 | 102 | MURO | 21 | MURO-21-7 | 2026-10-22 | NUEVO | 2026-10-22 | 13.86 | 0.5
VIALE 26 | M-T1-55 |  | Concreto | MUROS T1 P8 EJES 1O Y11 ENTRE JYG M=2,25,23,9,22,8,9 | 2026-03-20 | 3/27/2026 12:00:00 AM |  | 7 | 21 | 21.6 | 103 | MURO | 21 | MURO-21-7 | 2026-10-22 | NUEVO | 2026-10-22 | 13.86 | 0.6
VIALE 26 | M-T1-55 |  | Concreto | MUROS T1 P8 EJES 1O Y11 ENTRE JYG M=2,25,23,9,22,8,9 | 2026-03-20 | 3/21/2026 12:00:00 AM |  | 1 | 21 | 3.1 | 15 | MURO | 21 | MURO-21-1 | 2026-10-22 | NUEVO | 2026-10-22 | 4.2 | -17.9
VIALE 26 | M-T1-55 |  | Concreto | MUROS T1 P8 EJES 1O Y11 ENTRE JYG M=2,25,23,9,22,8,9 | 2026-03-20 | 3/21/2026 12:00:00 AM |  | 1 | 21 | 3.1 | 15 | MURO | 21 | MURO-21-1 | 2026-10-22 | NUEVO | 2026-10-22 | 4.2 | -17.9
VIALE 26 | M-T1-55 |  | Concreto | MUROS T1 P8 EJES 1O Y11 ENTRE JYG M=2,25,23,9,22,8,9 | 2026-03-20 | 3/21/2026 12:00:00 AM |  | 1 | 21 | 3.1 | 15 | MURO | 21 | MURO-21-1 | 2026-10-22 | NUEVO | 2026-10-22 | 4.2 | -17.9
VIALE 26 | M-T1-55. |  | Concreto | MUROS T1 P8 EJES 10 Y 11 ENTRE J Y G M=2,25,23,9,228,9 | 2026-03-20 | 4/17/2026 12:00:00 AM |  | 28 | 21 | 31.7 | 151 | MURO | 21 | MURO-21-28 | 2026-10-22 | NUEVO | 2026-10-22 | 21 | 10.7
VIALE 26 | M-T1-55. |  | Concreto | MUROS T1 P8 EJES 10 Y 11 ENTRE J Y G M=2,25,23,9,228,9 | 2026-03-20 | 4/17/2026 12:00:00 AM |  | 28 | 21 | 29.7 | 142 | MURO | 21 | MURO-21-28 | 2026-10-22 | NUEVO | 2026-10-22 | 21 | 8.7
VIALE 26 | M-T1-55. |  | Concreto | MUROS T1 P8 EJES 10 Y 11 ENTRE J Y G M=2,25,23,9,228,9 | 2026-03-20 | 4/17/2026 12:00:00 AM |  | 28 | 21 | 31.2 | 149 | MURO | 21 | MURO-21-28 | 2026-10-22 | NUEVO | 2026-10-22 | 21 | 10.2
VIALE 26 | M-T1-55_ |  | Concreto | MUROS T1 P8 EJES 10 Y 11 ENTRE J Y G M=2,25,23,9,228,9 | 2026-03-20 | 4/17/2026 12:00:00 AM |  | 28 | 21 | 31.6 | 150 | MURO | 21 | MURO-21-28 | 2026-10-22 | NUEVO | 2026-10-22 | 21 | 10.6
VIALE 26 | M-T1-55_ |  | Concreto | MUROS T1 P8 EJES 10 Y 11 ENTRE J Y G M=2,25,23,9,228,9 | 2026-03-20 | 4/17/2026 12:00:00 AM |  | 28 | 21 | 30.8 | 147 | MURO | 21 | MURO-21-28 | 2026-10-22 | NUEVO | 2026-10-22 | 21 | 9.8
VIALE 26 | M-T1-55_ |  | Concreto | MUROS T1 P8 EJES 10 Y 11 ENTRE J Y G M=2,25,23,9,228,9 | 2026-03-20 | 4/17/2026 12:00:00 AM |  | 28 | 21 | 30 | 143 | MURO | 21 | MURO-21-28 | 2026-10-22 | NUEVO | 2026-10-22 | 21 | 9
VIALE 26 | M-T2-80 |  | Concreto | MUROS T2 P12 EJES 12 AL 15 ENTRE AYE M=35,36,37,38,40,41 | 2026-03-20 | 3/27/2026 12:00:00 AM |  | 7 | 21 | 19 | 90 | MURO | 21 | MURO-21-7 | 2026-10-22 | NUEVO | 2026-10-22 | 13.86 | -2
VIALE 26 | M-T2-80 |  | Concreto | MUROS T2 P12 EJES 12 AL 15 ENTRE AYE M=35,36,37,38,40,41 | 2026-03-20 | 3/27/2026 12:00:00 AM |  | 7 | 21 | 18 | 86 | MURO | 21 | MURO-21-7 | 2026-10-22 | NUEVO | 2026-10-22 | 13.86 | -3
VIALE 26 | M-T2-80 |  | Concreto | MUROS T2 P12 EJES 12 AL 15 ENTRE AYE M=35,36,37,38,40,41 | 2026-03-20 | 3/27/2026 12:00:00 AM |  | 7 | 21 | 19.1 | 91 | MURO | 21 | MURO-21-7 | 2026-10-22 | NUEVO | 2026-10-22 | 13.86 | -1.9
VIALE 26 | M-T2-80 |  | Concreto | MUROS T2 P12 EJES 12 AL 15 ENTRE AYE M=35,36,37,38,40,41 | 2026-03-20 | 3/21/2026 12:00:00 AM |  | 1 | 21 | 2.9 | 14 | MURO | 21 | MURO-21-1 | 2026-10-22 | NUEVO | 2026-10-22 | 4.2 | -18.1
VIALE 26 | M-T2-80 |  | Concreto | MUROS T2 P12 EJES 12 AL 15 ENTRE AYE M=35,36,37,38,40,41 | 2026-03-20 | 3/21/2026 12:00:00 AM |  | 1 | 21 | 3.1 | 15 | MURO | 21 | MURO-21-1 | 2026-10-22 | NUEVO | 2026-10-22 | 4.2 | -17.9
VIALE 26 | M-T2-80 |  | Concreto | MUROS T2 P12 EJES 12 AL 15 ENTRE AYE M=35,36,37,38,40,41 | 2026-03-20 | 3/21/2026 12:00:00 AM |  | 1 | 21 | 3 | 14 | MURO | 21 | MURO-21-1 | 2026-10-22 | NUEVO | 2026-10-22 | 4.2 | -18
VIALE 26 | M-T2-80. |  | Concreto | MUROS T2 P12 EJE 12 AL 15 ENTRE A Y E M=35,36,37,38,39,41 | 2026-03-20 | 4/17/2026 12:00:00 AM |  | 28 | 21 | 22.5 | 107 | MURO | 21 | MURO-21-28 | 2026-10-22 | NUEVO | 2026-10-22 | 21 | 1.5
VIALE 26 | M-T2-80. |  | Concreto | MUROS T2 P12 EJE 12 AL 15 ENTRE A Y E M=35,36,37,38,39,41 | 2026-03-20 | 4/17/2026 12:00:00 AM |  | 28 | 21 | 21.4 | 102 | MURO | 21 | MURO-21-28 | 2026-10-22 | NUEVO | 2026-10-22 | 21 | 0.4
VIALE 26 | M-T2-80. |  | Concreto | MUROS T2 P12 EJE 12 AL 15 ENTRE A Y E M=35,36,37,38,39,41 | 2026-03-20 | 4/17/2026 12:00:00 AM |  | 28 | 21 | 23.7 | 113 | MURO | 21 | MURO-21-28 | 2026-10-22 | NUEVO | 2026-10-22 | 21 | 2.7
VIALE 26 | P-T1-44 |  | Concreto | PLACA T1 PISO 8 EJES 1Y4 ENTRE AYJ | 2026-03-20 | 3/27/2026 12:00:00 AM |  | 7 | 21 | 21.9 | 104 | PLACA | 21 | PLACA-21-7 | 2026-10-22 | NUEVO | 2026-10-22 | 13.86 | 0.9
VIALE 26 | P-T1-44 |  | Concreto | PLACA T1 PISO 8 EJES 1Y4 ENTRE AYJ | 2026-03-20 | 3/27/2026 12:00:00 AM |  | 7 | 21 | 20.7 | 99 | PLACA | 21 | PLACA-21-7 | 2026-10-22 | NUEVO | 2026-10-22 | 13.86 | -0.3
VIALE 26 | P-T1-44 |  | Concreto | PLACA T1 PISO 8 EJES 1Y4 ENTRE AYJ | 2026-03-20 | 3/27/2026 12:00:00 AM |  | 7 | 21 | 20.5 | 98 | PLACA | 21 | PLACA-21-7 | 2026-10-22 | NUEVO | 2026-10-22 | 13.86 | -0.5
VIALE 26 | P-T1-44 |  | Concreto | PLACA T1 PISO 8 EJES 1Y4 ENTRE AYJ | 2026-03-20 | 3/21/2026 12:00:00 AM |  | 1 | 21 | 4.6 | 22 | PLACA | 21 | PLACA-21-1 | 2026-10-22 | NUEVO | 2026-10-22 | 4.2 | -16.4
VIALE 26 | P-T1-44 |  | Concreto | PLACA T1 PISO 8 EJES 1Y4 ENTRE AYJ | 2026-03-20 | 3/21/2026 12:00:00 AM |  | 1 | 21 | 4.2 | 20 | PLACA | 21 | PLACA-21-1 | 2026-10-22 | NUEVO | 2026-10-22 | 4.2 | -16.8
VIALE 26 | P-T1-44 |  | Concreto | PLACA T1 PISO 8 EJES 1Y4 ENTRE AYJ | 2026-03-20 | 3/21/2026 12:00:00 AM |  | 1 | 21 | 4.4 | 21 | PLACA | 21 | PLACA-21-1 | 2026-10-22 | NUEVO | 2026-10-22 | 4.2 | -16.6
VIALE 26 | P-T1-44. |  | Concreto | PLACA T1 PISO 8 EJES 1 Y 4 ENTRE A Y J | 2026-03-20 | 4/17/2026 12:00:00 AM |  | 28 | 21 | 30.9 | 147 | PLACA | 21 | PLACA-21-28 | 2026-10-22 | NUEVO | 2026-10-22 | 21 | 9.9
VIALE 26 | P-T1-44. |  | Concreto | PLACA T1 PISO 8 EJES 1 Y 4 ENTRE A Y J | 2026-03-20 | 4/17/2026 12:00:00 AM |  | 28 | 21 | 30 | 143 | PLACA | 21 | PLACA-21-28 | 2026-10-22 | NUEVO | 2026-10-22 | 21 | 9
VIALE 26 | P-T1-44. |  | Concreto | PLACA T1 PISO 8 EJES 1 Y 4 ENTRE A Y J | 2026-03-20 | 4/17/2026 12:00:00 AM |  | 28 | 21 | 29.5 | 140 | PLACA | 21 | PLACA-21-28 | 2026-10-22 | NUEVO | 2026-10-22 | 21 | 8.5
VIALE 26 | P-T2-61 |  | Concreto | PLACA T2 PISO 12 EJES 8 AL 10 ENTRE AYJ | 2026-03-20 | 3/27/2026 12:00:00 AM |  | 7 | 21 | 22.2 | 106 | PLACA | 21 | PLACA-21-7 | 2026-10-22 | NUEVO | 2026-10-22 | 13.86 | 1.2
VIALE 26 | P-T2-61 |  | Concreto | PLACA T2 PISO 12 EJES 8 AL 10 ENTRE AYJ | 2026-03-20 | 3/27/2026 12:00:00 AM |  | 7 | 21 | 21.5 | 102 | PLACA | 21 | PLACA-21-7 | 2026-10-22 | NUEVO | 2026-10-22 | 13.86 | 0.5
VIALE 26 | P-T2-61 |  | Concreto | PLACA T2 PISO 12 EJES 8 AL 10 ENTRE AYJ | 2026-03-20 | 3/27/2026 12:00:00 AM |  | 7 | 21 | 21.4 | 102 | PLACA | 21 | PLACA-21-7 | 2026-10-22 | NUEVO | 2026-10-22 | 13.86 | 0.4
VIALE 26 | P-T2-61 |  | Concreto | PLACA T2 PISO 12 EJES 8 AL 10 ENTRE AYJ | 2026-03-20 | 3/21/2026 12:00:00 AM |  | 1 | 21 | 2 | 10 | PLACA | 21 | PLACA-21-1 | 2026-10-22 | NUEVO | 2026-10-22 | 4.2 | -19
VIALE 26 | P-T2-61 |  | Concreto | PLACA T2 PISO 12 EJES 8 AL 10 ENTRE AYJ | 2026-03-20 | 3/21/2026 12:00:00 AM |  | 1 | 21 | 2.5 | 12 | PLACA | 21 | PLACA-21-1 | 2026-10-22 | NUEVO | 2026-10-22 | 4.2 | -18.5
VIALE 26 | P-T2-61 |  | Concreto | PLACA T2 PISO 12 EJES 8 AL 10 ENTRE AYJ | 2026-03-20 | 3/21/2026 12:00:00 AM |  | 1 | 21 | 2.4 | 11 | PLACA | 21 | PLACA-21-1 | 2026-10-22 | NUEVO | 2026-10-22 | 4.2 | -18.6
VIALE 26 | P-T2-62 |  | Concreto | PLACA T2 PISO 12 EJES 4 AL 6 ENTRE A Y J | 2026-03-20 | 4/17/2026 12:00:00 AM |  | 28 | 21 | 25.5 | 122 | PLACA | 21 | PLACA-21-28 | 2026-10-22 | NUEVO | 2026-10-22 | 21 | 4.5
VIALE 26 | P-T2-62 |  | Concreto | PLACA T2 PISO 12 EJES 4 AL 6 ENTRE A Y J | 2026-03-20 | 4/17/2026 12:00:00 AM |  | 28 | 21 | 25.8 | 123 | PLACA | 21 | PLACA-21-28 | 2026-10-22 | NUEVO | 2026-10-22 | 21 | 4.8
VIALE 26 | P-T2-62 |  | Concreto | PLACA T2 PISO 12 EJES 4 AL 6 ENTRE A Y J | 2026-03-20 | 4/17/2026 12:00:00 AM |  | 28 | 21 | 23.8 | 113 | PLACA | 21 | PLACA-21-28 | 2026-10-22 | NUEVO | 2026-10-22 | 21 | 2.8
VIALE 26 | PT-2-62 |  | Concreto | PLACA T2 P12 EJES A AL 6 ENTRE AYJ | 2026-03-20 | 3/27/2026 12:00:00 AM |  | 7 | 21 | 20 | 95 | PLACA | 21 | PLACA-21-7 | 2026-10-22 | NUEVO | 2026-10-22 | 13.86 | -1
VIALE 26 | PT-2-62 |  | Concreto | PLACA T2 P12 EJES A AL 6 ENTRE AYJ | 2026-03-20 | 3/27/2026 12:00:00 AM |  | 7 | 21 | 19.1 | 91 | PLACA | 21 | PLACA-21-7 | 2026-10-22 | NUEVO | 2026-10-22 | 13.86 | -1.9
VIALE 26 | PT-2-62 |  | Concreto | PLACA T2 P12 EJES A AL 6 ENTRE AYJ | 2026-03-20 | 3/27/2026 12:00:00 AM |  | 7 | 21 | 19.7 | 94 | PLACA | 21 | PLACA-21-7 | 2026-10-22 | NUEVO | 2026-10-22 | 13.86 | -1.3
VIALE 26 | PT-2-62 |  | Concreto | PLACA T2 P12 EJES A AL 6 ENTRE AYJ | 2026-03-20 | 3/21/2026 12:00:00 AM |  | 1 | 21 | 2.7 | 13 | PLACA | 21 | PLACA-21-1 | 2026-10-22 | NUEVO | 2026-10-22 | 4.2 | -18.3
VIALE 26 | PT-2-62 |  | Concreto | PLACA T2 P12 EJES A AL 6 ENTRE AYJ | 2026-03-20 | 3/21/2026 12:00:00 AM |  | 1 | 21 | 2.9 | 14 | PLACA | 21 | PLACA-21-1 | 2026-10-22 | NUEVO | 2026-10-22 | 4.2 | -18.1
VIALE 26 | PT-2-62 |  | Concreto | PLACA T2 P12 EJES A AL 6 ENTRE AYJ | 2026-03-20 | 3/21/2026 12:00:00 AM |  | 1 | 21 | 2.8 | 13 | PLACA | 21 | PLACA-21-1 | 2026-10-22 | NUEVO | 2026-10-22 | 4.2 | -18.2
VIALE 26 | M-T1-54 |  | Concreto | MUROS T1 P8 EJES 14-10 ENTRE | 2026-03-19 | 3/26/2026 12:00:00 AM |  | 7 | 21 | 22.8 | 108 | MURO | 21 | MURO-21-7 | 2026-10-22 | NUEVO | 2026-10-22 | 13.86 | 1.8
VIALE 26 | M-T1-54 |  | Concreto | MUROS T1 P8 EJES 14-10 ENTRE | 2026-03-19 | 3/26/2026 12:00:00 AM |  | 7 | 21 | 22.6 | 108 | MURO | 21 | MURO-21-7 | 2026-10-22 | NUEVO | 2026-10-22 | 13.86 | 1.6
VIALE 26 | M-T1-54 |  | Concreto | MUROS T1 P8 EJES 14-10 ENTRE | 2026-03-19 | 3/26/2026 12:00:00 AM |  | 7 | 21 | 22.1 | 105 | MURO | 21 | MURO-21-7 | 2026-10-22 | NUEVO | 2026-10-22 | 13.86 | 1.1
VIALE 26 | M-T1-54 |  | Concreto | MUROS T1 P8 EJES 14-10 ENTRE | 2026-03-19 | 3/20/2026 12:00:00 AM |  | 1 | 21 | 3.2 | 15 | MURO | 21 | MURO-21-1 | 2026-10-22 | NUEVO | 2026-10-22 | 4.2 | -17.8
VIALE 26 | M-T1-54 |  | Concreto | MUROS T1 P8 EJES 14-10 ENTRE | 2026-03-19 | 3/20/2026 12:00:00 AM |  | 1 | 21 | 3.4 | 16 | MURO | 21 | MURO-21-1 | 2026-10-22 | NUEVO | 2026-10-22 | 4.2 | -17.6
VIALE 26 | M-T1-54 |  | Concreto | MUROS T1 P8 EJES 14-10 ENTRE | 2026-03-19 | 3/20/2026 12:00:00 AM |  | 1 | 21 | 3.6 | 17 | MURO | 21 | MURO-21-1 | 2026-10-22 | NUEVO | 2026-10-22 | 4.2 | -17.4
VIALE 26 | M-T1-54_ |  | Concreto | MUROS T1 P8 EJES 14-10 ENTRE A Y F M=2A,25,1,2,3,22,9,13 | 2026-03-19 | 4/16/2026 12:00:00 AM |  | 28 | 21 | 34.2 | 163 | MURO | 21 | MURO-21-28 | 2026-10-22 | NUEVO | 2026-10-22 | 21 | 13.2
VIALE 26 | M-T1-54_ |  | Concreto | MUROS T1 P8 EJES 14-10 ENTRE A Y F M=2A,25,1,2,3,22,9,13 | 2026-03-19 | 4/16/2026 12:00:00 AM |  | 28 | 21 | 29.7 | 141 | MURO | 21 | MURO-21-28 | 2026-10-22 | NUEVO | 2026-10-22 | 21 | 8.7
VIALE 26 | M-T1-54_ |  | Concreto | MUROS T1 P8 EJES 14-10 ENTRE A Y F M=2A,25,1,2,3,22,9,13 | 2026-03-19 | 4/16/2026 12:00:00 AM |  | 28 | 21 | 29.6 | 141 | MURO | 21 | MURO-21-28 | 2026-10-22 | NUEVO | 2026-10-22 | 21 | 8.6
VIALE 26 | M-T2-79 |  | Concreto | MUROS T2 P12 EJES 12 AL 15 ENTRE JYF M=29,9,32 | 2026-03-19 | 3/26/2026 12:00:00 AM |  | 7 | 21 | 22.8 | 108 | MURO | 21 | MURO-21-7 | 2026-10-22 | NUEVO | 2026-10-22 | 13.86 | 1.8
VIALE 26 | M-T2-79 |  | Concreto | MUROS T2 P12 EJES 12 AL 15 ENTRE JYF M=29,9,32 | 2026-03-19 | 3/26/2026 12:00:00 AM |  | 7 | 21 | 22.1 | 105 | MURO | 21 | MURO-21-7 | 2026-10-22 | NUEVO | 2026-10-22 | 13.86 | 1.1
VIALE 26 | M-T2-79 |  | Concreto | MUROS T2 P12 EJES 12 AL 15 ENTRE JYF M=29,9,32 | 2026-03-19 | 3/26/2026 12:00:00 AM |  | 7 | 21 | 23.1 | 110 | MURO | 21 | MURO-21-7 | 2026-10-22 | NUEVO | 2026-10-22 | 13.86 | 2.1
VIALE 26 | M-T2-79 |  | Concreto | MUROS T2 P12 EJES 12 AL 15 ENTRE JYF M=29,9,32 | 2026-03-19 | 3/20/2026 12:00:00 AM |  | 1 | 21 | 4.5 | 21 | MURO | 21 | MURO-21-1 | 2026-10-22 | NUEVO | 2026-10-22 | 4.2 | -16.5
VIALE 26 | M-T2-79 |  | Concreto | MUROS T2 P12 EJES 12 AL 15 ENTRE JYF M=29,9,32 | 2026-03-19 | 3/20/2026 12:00:00 AM |  | 1 | 21 | 4.3 | 20 | MURO | 21 | MURO-21-1 | 2026-10-22 | NUEVO | 2026-10-22 | 4.2 | -16.7
VIALE 26 | M-T2-79 |  | Concreto | MUROS T2 P12 EJES 12 AL 15 ENTRE JYF M=29,9,32 | 2026-03-19 | 3/20/2026 12:00:00 AM |  | 1 | 21 | 4.7 | 22 | MURO | 21 | MURO-21-1 | 2026-10-22 | NUEVO | 2026-10-22 | 4.2 | -16.3
VIALE 26 | M-T2-79. |  | Concreto | MUROS T2 P12 EJE 12 AL 15 ENTRE J Y F M=29,9,32 | 2026-03-19 | 4/16/2026 12:00:00 AM |  | 28 | 21 | 32.8 | 156 | MURO | 21 | MURO-21-28 | 2026-10-22 | NUEVO | 2026-10-22 | 21 | 11.8
VIALE 26 | M-T2-79. |  | Concreto | MUROS T2 P12 EJE 12 AL 15 ENTRE J Y F M=29,9,32 | 2026-03-19 | 4/16/2026 12:00:00 AM |  | 28 | 21 | 30.7 | 146 | MURO | 21 | MURO-21-28 | 2026-10-22 | NUEVO | 2026-10-22 | 21 | 9.7
VIALE 26 | M-T2-79. |  | Concreto | MUROS T2 P12 EJE 12 AL 15 ENTRE J Y F M=29,9,32 | 2026-03-19 | 4/16/2026 12:00:00 AM |  | 28 | 21 | 30.7 | 146 | MURO | 21 | MURO-21-28 | 2026-10-22 | NUEVO | 2026-10-22 | 21 | 9.7
VIALE 26 | P-T1-43 |  | Concreto | PLACA T1 PISO 8 EJES 4 A 6 ENTRE AYJ | 2026-03-19 | 3/26/2026 12:00:00 AM |  | 7 | 21 | 22.7 | 108 | PLACA | 21 | PLACA-21-7 | 2026-10-22 | NUEVO | 2026-10-22 | 13.86 | 1.7
VIALE 26 | P-T1-43 |  | Concreto | PLACA T1 PISO 8 EJES 4 A 6 ENTRE AYJ | 2026-03-19 | 3/26/2026 12:00:00 AM |  | 7 | 21 | 21.9 | 104 | PLACA | 21 | PLACA-21-7 | 2026-10-22 | NUEVO | 2026-10-22 | 13.86 | 0.9
VIALE 26 | P-T1-43 |  | Concreto | PLACA T1 PISO 8 EJES 4 A 6 ENTRE AYJ | 2026-03-19 | 3/26/2026 12:00:00 AM |  | 7 | 21 | 22 | 105 | PLACA | 21 | PLACA-21-7 | 2026-10-22 | NUEVO | 2026-10-22 | 13.86 | 1
VIALE 26 | P-T1-43 |  | Concreto | PLACA T1 PISO 8 EJES 4 A 6 ENTRE AYJ | 2026-03-19 | 3/20/2026 12:00:00 AM |  | 1 | 21 | 4.9 | 23 | PLACA | 21 | PLACA-21-1 | 2026-10-22 | NUEVO | 2026-10-22 | 4.2 | -16.1
VIALE 26 | P-T1-43 |  | Concreto | PLACA T1 PISO 8 EJES 4 A 6 ENTRE AYJ | 2026-03-19 | 3/20/2026 12:00:00 AM |  | 1 | 21 | 4.2 | 20 | PLACA | 21 | PLACA-21-1 | 2026-10-22 | NUEVO | 2026-10-22 | 4.2 | -16.8
VIALE 26 | P-T1-43 |  | Concreto | PLACA T1 PISO 8 EJES 4 A 6 ENTRE AYJ | 2026-03-19 | 3/20/2026 12:00:00 AM |  | 1 | 21 | 4.3 | 21 | PLACA | 21 | PLACA-21-1 | 2026-10-22 | NUEVO | 2026-10-22 | 4.2 | -16.7
VIALE 26 | P-T1-43. |  | Concreto | PLACA T1 PISO 8 EJES 4 Y 6 ENTRE A Y J | 2026-03-19 | 4/16/2026 12:00:00 AM |  | 28 | 21 | 32.8 | 156 | PLACA | 21 | PLACA-21-28 | 2026-10-22 | NUEVO | 2026-10-22 | 21 | 11.8
VIALE 26 | P-T1-43. |  | Concreto | PLACA T1 PISO 8 EJES 4 Y 6 ENTRE A Y J | 2026-03-19 | 4/16/2026 12:00:00 AM |  | 28 | 21 | 31.3 | 149 | PLACA | 21 | PLACA-21-28 | 2026-10-22 | NUEVO | 2026-10-22 | 21 | 10.3
VIALE 26 | P-T1-43. |  | Concreto | PLACA T1 PISO 8 EJES 4 Y 6 ENTRE A Y J | 2026-03-19 | 4/16/2026 12:00:00 AM |  | 28 | 21 | 28.2 | 134 | PLACA | 21 | PLACA-21-28 | 2026-10-22 | NUEVO | 2026-10-22 | 21 | 7.2
VIALE 26 | P-T2-61. |  | Concreto | PLACA T2 PISO 12 EJES 6 AL 8 ENTRE A Y J | 2026-03-19 | 4/16/2026 12:00:00 AM |  | 28 | 21 | 28 | 134 | PLACA | 21 | PLACA-21-28 | 2026-10-22 | NUEVO | 2026-10-22 | 21 | 7
VIALE 26 | P-T2-61. |  | Concreto | PLACA T2 PISO 12 EJES 6 AL 8 ENTRE A Y J | 2026-03-19 | 4/16/2026 12:00:00 AM |  | 28 | 21 | 29.8 | 142 | PLACA | 21 | PLACA-21-28 | 2026-10-22 | NUEVO | 2026-10-22 | 21 | 8.8
VIALE 26 | P-T2-61. |  | Concreto | PLACA T2 PISO 12 EJES 6 AL 8 ENTRE A Y J | 2026-03-19 | 4/16/2026 12:00:00 AM |  | 28 | 21 | 25.8 | 123 | PLACA | 21 | PLACA-21-28 | 2026-10-22 | NUEVO | 2026-10-22 | 21 | 4.8
VIALE 26 | M-T1-53 |  | Concreto | MUROS T1 P8 EJES 12 AL 15 ENTRE JYG M=2,4,24,29,33,23,25 | 2026-03-18 | 3/25/2026 12:00:00 AM |  | 7 | 21 | 19.7 | 94 | MURO | 21 | MURO-21-7 | 2026-10-22 | NUEVO | 2026-10-22 | 13.86 | -1.3
VIALE 26 | M-T1-53 |  | Concreto | MUROS T1 P8 EJES 12 AL 15 ENTRE JYG M=2,4,24,29,33,23,25 | 2026-03-18 | 3/25/2026 12:00:00 AM |  | 7 | 21 | 20.5 | 98 | MURO | 21 | MURO-21-7 | 2026-10-22 | NUEVO | 2026-10-22 | 13.86 | -0.5
VIALE 26 | M-T1-53 |  | Concreto | MUROS T1 P8 EJES 12 AL 15 ENTRE JYG M=2,4,24,29,33,23,25 | 2026-03-18 | 3/25/2026 12:00:00 AM |  | 7 | 21 | 20.1 | 96 | MURO | 21 | MURO-21-7 | 2026-10-22 | NUEVO | 2026-10-22 | 13.86 | -0.9
VIALE 26 | M-T1-53 |  | Concreto | MUROS T1 P8 EJES 12 AL 15 ENTRE JYG M=2,4,24,29,33,23,25 | 2026-03-18 | 3/19/2026 12:00:00 AM |  | 1 | 21 | 2.3 | 11 | MURO | 21 | MURO-21-1 | 2026-10-22 | NUEVO | 2026-10-22 | 4.2 | -18.7
VIALE 26 | M-T1-53 |  | Concreto | MUROS T1 P8 EJES 12 AL 15 ENTRE JYG M=2,4,24,29,33,23,25 | 2026-03-18 | 3/19/2026 12:00:00 AM |  | 1 | 21 | 2.2 | 11 | MURO | 21 | MURO-21-1 | 2026-10-22 | NUEVO | 2026-10-22 | 4.2 | -18.8
VIALE 26 | M-T1-53 |  | Concreto | MUROS T1 P8 EJES 12 AL 15 ENTRE JYG M=2,4,24,29,33,23,25 | 2026-03-18 | 3/19/2026 12:00:00 AM |  | 1 | 21 | 2.7 | 13 | MURO | 21 | MURO-21-1 | 2026-10-22 | NUEVO | 2026-10-22 | 4.2 | -18.3
VIALE 26 | M-T1-53_ |  | Concreto | MUROS T1 P8 EJES 12 AL 15 ENTRE A Y F M=2,4,24,29,33,23,25 | 2026-03-18 | 4/15/2026 12:00:00 AM |  | 28 | 21 | 25.1 | 120 | MURO | 21 | MURO-21-28 | 2026-10-22 | NUEVO | 2026-10-22 | 21 | 4.1
VIALE 26 | M-T1-53_ |  | Concreto | MUROS T1 P8 EJES 12 AL 15 ENTRE A Y F M=2,4,24,29,33,23,25 | 2026-03-18 | 4/15/2026 12:00:00 AM |  | 28 | 21 | 22.8 | 109 | MURO | 21 | MURO-21-28 | 2026-10-22 | NUEVO | 2026-10-22 | 21 | 1.8
VIALE 26 | M-T1-53_ |  | Concreto | MUROS T1 P8 EJES 12 AL 15 ENTRE A Y F M=2,4,24,29,33,23,25 | 2026-03-18 | 4/15/2026 12:00:00 AM |  | 28 | 21 | 24.8 | 118 | MURO | 21 | MURO-21-28 | 2026-10-22 | NUEVO | 2026-10-22 | 21 | 3.8
VIALE 26 | M-T2-78 |  | Concreto | MUROS T1 P4 EJE 1 AL 3ENTRE AYJ M=19,20,21,22,23,24,25 | 2026-03-18 | 3/25/2026 12:00:00 AM |  | 7 | 21 | 24.2 | 115 | MURO | 21 | MURO-21-7 | 2026-10-22 | NUEVO | 2026-10-22 | 13.86 | 3.2
VIALE 26 | M-T2-78 |  | Concreto | MUROS T1 P4 EJE 1 AL 3ENTRE AYJ M=19,20,21,22,23,24,25 | 2026-03-18 | 3/25/2026 12:00:00 AM |  | 7 | 21 | 19.9 | 95 | MURO | 21 | MURO-21-7 | 2026-10-22 | NUEVO | 2026-10-22 | 13.86 | -1.1
VIALE 26 | M-T2-78 |  | Concreto | MUROS T1 P4 EJE 1 AL 3ENTRE AYJ M=19,20,21,22,23,24,25 | 2026-03-18 | 3/25/2026 12:00:00 AM |  | 7 | 21 | 22.2 | 106 | MURO | 21 | MURO-21-7 | 2026-10-22 | NUEVO | 2026-10-22 | 13.86 | 1.2
VIALE 26 | M-T2-78 |  | Concreto | MUROS T1 P4 EJE 1 AL 3ENTRE AYJ M=19,20,21,22,23,24,25 | 2026-03-18 | 3/19/2026 12:00:00 AM |  | 1 | 21 | 2.6 | 12 | MURO | 21 | MURO-21-1 | 2026-10-22 | NUEVO | 2026-10-22 | 4.2 | -18.4
VIALE 26 | M-T2-78 |  | Concreto | MUROS T1 P4 EJE 1 AL 3ENTRE AYJ M=19,20,21,22,23,24,25 | 2026-03-18 | 3/19/2026 12:00:00 AM |  | 1 | 21 | 2.5 | 12 | MURO | 21 | MURO-21-1 | 2026-10-22 | NUEVO | 2026-10-22 | 4.2 | -18.5
VIALE 26 | M-T2-78 |  | Concreto | MUROS T1 P4 EJE 1 AL 3ENTRE AYJ M=19,20,21,22,23,24,25 | 2026-03-18 | 3/19/2026 12:00:00 AM |  | 1 | 21 | 2.5 | 12 | MURO | 21 | MURO-21-1 | 2026-10-22 | NUEVO | 2026-10-22 | 4.2 | -18.5
VIALE 26 | M-T2-78. |  | Concreto | MUROS T2 P11 EJES 1 AL 3 ENTRE A Y J M=19,20,21,22,23,24,25 | 2026-03-18 | 4/15/2026 12:00:00 AM |  | 28 | 21 | 25.8 | 123 | MURO | 21 | MURO-21-28 | 2026-10-22 | NUEVO | 2026-10-22 | 21 | 4.8
VIALE 26 | M-T2-78. |  | Concreto | MUROS T2 P11 EJES 1 AL 3 ENTRE A Y J M=19,20,21,22,23,24,25 | 2026-03-18 | 4/15/2026 12:00:00 AM |  | 28 | 21 | 29.3 | 140 | MURO | 21 | MURO-21-28 | 2026-10-22 | NUEVO | 2026-10-22 | 21 | 8.3
VIALE 26 | M-T2-78. |  | Concreto | MUROS T2 P11 EJES 1 AL 3 ENTRE A Y J M=19,20,21,22,23,24,25 | 2026-03-18 | 4/15/2026 12:00:00 AM |  | 28 | 21 | 29.4 | 140 | MURO | 21 | MURO-21-28 | 2026-10-22 | NUEVO | 2026-10-22 | 21 | 8.4
VIALE 26 | P-T1-42 |  | Concreto | PLACA T1 PISO 8 EJES 6 Y 8 ENTRE AYJ | 2026-03-18 | 3/25/2026 12:00:00 AM |  | 7 | 21 | 22.8 | 109 | PLACA | 21 | PLACA-21-7 | 2026-10-22 | NUEVO | 2026-10-22 | 13.86 | 1.8
VIALE 26 | P-T1-42 |  | Concreto | PLACA T1 PISO 8 EJES 6 Y 8 ENTRE AYJ | 2026-03-18 | 3/25/2026 12:00:00 AM |  | 7 | 21 | 21.9 | 104 | PLACA | 21 | PLACA-21-7 | 2026-10-22 | NUEVO | 2026-10-22 | 13.86 | 0.9
VIALE 26 | P-T1-42 |  | Concreto | PLACA T1 PISO 8 EJES 6 Y 8 ENTRE AYJ | 2026-03-18 | 3/25/2026 12:00:00 AM |  | 7 | 21 | 22.2 | 106 | PLACA | 21 | PLACA-21-7 | 2026-10-22 | NUEVO | 2026-10-22 | 13.86 | 1.2
VIALE 26 | P-T1-42 |  | Concreto | PLACA T1 PISO 8 EJES 6 Y 8 ENTRE AYJ | 2026-03-18 | 3/19/2026 12:00:00 AM |  | 1 | 21 | 2.9 | 14 | PLACA | 21 | PLACA-21-1 | 2026-10-22 | NUEVO | 2026-10-22 | 4.2 | -18.1
VIALE 26 | P-T1-42 |  | Concreto | PLACA T1 PISO 8 EJES 6 Y 8 ENTRE AYJ | 2026-03-18 | 3/19/2026 12:00:00 AM |  | 1 | 21 | 3 | 14 | PLACA | 21 | PLACA-21-1 | 2026-10-22 | NUEVO | 2026-10-22 | 4.2 | -18
VIALE 26 | P-T1-42 |  | Concreto | PLACA T1 PISO 8 EJES 6 Y 8 ENTRE AYJ | 2026-03-18 | 3/19/2026 12:00:00 AM |  | 1 | 21 | 3.3 | 16 | PLACA | 21 | PLACA-21-1 | 2026-10-22 | NUEVO | 2026-10-22 | 4.2 | -17.7
VIALE 26 | P-T1-42. |  | Concreto | PLACA T1 PISO 8 EJES 6 Y 8 ENTRE A Y J | 2026-03-18 | 4/15/2026 12:00:00 AM |  | 28 | 21 | 32.9 | 156 | PLACA | 21 | PLACA-21-28 | 2026-10-22 | NUEVO | 2026-10-22 | 21 | 11.9
VIALE 26 | P-T1-42. |  | Concreto | PLACA T1 PISO 8 EJES 6 Y 8 ENTRE A Y J | 2026-03-18 | 4/15/2026 12:00:00 AM |  | 28 | 21 | 32.7 | 155 | PLACA | 21 | PLACA-21-28 | 2026-10-22 | NUEVO | 2026-10-22 | 21 | 11.7
VIALE 26 | P-T1-42. |  | Concreto | PLACA T1 PISO 8 EJES 6 Y 8 ENTRE A Y J | 2026-03-18 | 4/15/2026 12:00:00 AM |  | 28 | 21 | 33.3 | 159 | PLACA | 21 | PLACA-21-28 | 2026-10-22 | NUEVO | 2026-10-22 | 21 | 12.3
VIALE 26 | P-T2-60 |  | Concreto | PLACA T2 PISO12 EJE 8 AL 10 ENTRE AYJ | 2026-03-18 | 3/25/2026 12:00:00 AM |  | 7 | 21 | 23.6 | 112 | PLACA | 21 | PLACA-21-7 | 2026-10-22 | NUEVO | 2026-10-22 | 13.86 | 2.6
VIALE 26 | P-T2-60 |  | Concreto | PLACA T2 PISO12 EJE 8 AL 10 ENTRE AYJ | 2026-03-18 | 3/25/2026 12:00:00 AM |  | 7 | 21 | 22.3 | 106 | PLACA | 21 | PLACA-21-7 | 2026-10-22 | NUEVO | 2026-10-22 | 13.86 | 1.3
VIALE 26 | P-T2-60 |  | Concreto | PLACA T2 PISO12 EJE 8 AL 10 ENTRE AYJ | 2026-03-18 | 3/25/2026 12:00:00 AM |  | 7 | 21 | 21.9 | 104 | PLACA | 21 | PLACA-21-7 | 2026-10-22 | NUEVO | 2026-10-22 | 13.86 | 0.9
VIALE 26 | P-T2-60 |  | Concreto | PLACA T2 PISO12 EJE 8 AL 10 ENTRE AYJ | 2026-03-18 | 3/19/2026 12:00:00 AM |  | 1 | 21 | 2.2 | 11 | PLACA | 21 | PLACA-21-1 | 2026-10-22 | NUEVO | 2026-10-22 | 4.2 | -18.8
VIALE 26 | P-T2-60 |  | Concreto | PLACA T2 PISO12 EJE 8 AL 10 ENTRE AYJ | 2026-03-18 | 3/19/2026 12:00:00 AM |  | 1 | 21 | 2.3 | 11 | PLACA | 21 | PLACA-21-1 | 2026-10-22 | NUEVO | 2026-10-22 | 4.2 | -18.7
VIALE 26 | P-T2-60 |  | Concreto | PLACA T2 PISO12 EJE 8 AL 10 ENTRE AYJ | 2026-03-18 | 3/19/2026 12:00:00 AM |  | 1 | 21 | 2.2 | 10 | PLACA | 21 | PLACA-21-1 | 2026-10-22 | NUEVO | 2026-10-22 | 4.2 | -18.8
VIALE 26 | P-T2-60. |  | Concreto | PLACA T2 PISO 12 EJES 8 AL 10 ENTRE A Y J | 2026-03-18 | 4/15/2026 12:00:00 AM |  | 28 | 21 | 27.9 | 133 | PLACA | 21 | PLACA-21-28 | 2026-10-22 | NUEVO | 2026-10-22 | 21 | 6.9
VIALE 26 | P-T2-60. |  | Concreto | PLACA T2 PISO 12 EJES 8 AL 10 ENTRE A Y J | 2026-03-18 | 4/15/2026 12:00:00 AM |  | 28 | 21 | 26.9 | 128 | PLACA | 21 | PLACA-21-28 | 2026-10-22 | NUEVO | 2026-10-22 | 21 | 5.9
VIALE 26 | P-T2-60. |  | Concreto | PLACA T2 PISO 12 EJES 8 AL 10 ENTRE A Y J | 2026-03-18 | 4/15/2026 12:00:00 AM |  | 28 | 21 | 29.5 | 140 | PLACA | 21 | PLACA-21-28 | 2026-10-22 | NUEVO | 2026-10-22 | 21 | 8.5
VIALE 26 | M-T1-52 |  | Concreto | MUROS T1 P7 EJES 1-3 ENTRE JYG M= 23,1,18,11,15,1,2 | 2026-03-17 | 3/24/2026 12:00:00 AM |  | 7 | 21 | 20.2 | 96 | MURO | 21 | MURO-21-7 | 2026-10-22 | NUEVO | 2026-10-22 | 13.86 | -0.8
VIALE 26 | M-T1-52 |  | Concreto | MUROS T1 P7 EJES 1-3 ENTRE JYG M= 23,1,18,11,15,1,2 | 2026-03-17 | 3/24/2026 12:00:00 AM |  | 7 | 21 | 19.1 | 91 | MURO | 21 | MURO-21-7 | 2026-10-22 | NUEVO | 2026-10-22 | 13.86 | -1.9
VIALE 26 | M-T1-52 |  | Concreto | MUROS T1 P7 EJES 1-3 ENTRE JYG M= 23,1,18,11,15,1,2 | 2026-03-17 | 3/24/2026 12:00:00 AM |  | 7 | 21 | 19.4 | 92 | MURO | 21 | MURO-21-7 | 2026-10-22 | NUEVO | 2026-10-22 | 13.86 | -1.6
VIALE 26 | M-T1-52 |  | Concreto | MUROS T1 P7 EJES 1-3 ENTRE JYG M= 23,1,18,11,15,1,2 | 2026-03-17 | 3/18/2026 12:00:00 AM |  | 1 | 21 | 3.7 | 18 | MURO | 21 | MURO-21-1 | 2026-10-22 | NUEVO | 2026-10-22 | 4.2 | -17.3
VIALE 26 | M-T1-52 |  | Concreto | MUROS T1 P7 EJES 1-3 ENTRE JYG M= 23,1,18,11,15,1,2 | 2026-03-17 | 3/18/2026 12:00:00 AM |  | 1 | 21 | 3.9 | 19 | MURO | 21 | MURO-21-1 | 2026-10-22 | NUEVO | 2026-10-22 | 4.2 | -17.1
VIALE 26 | M-T1-52 |  | Concreto | MUROS T1 P7 EJES 1-3 ENTRE JYG M= 23,1,18,11,15,1,2 | 2026-03-17 | 3/18/2026 12:00:00 AM |  | 1 | 21 | 3.3 | 16 | MURO | 21 | MURO-21-1 | 2026-10-22 | NUEVO | 2026-10-22 | 4.2 | -17.7
VIALE 26 | M-T1-52_ |  | Concreto | MUROS T1 P7 EJE 1 Y 3 ENTRE J Y G M=23,1,18,11,15,12 | 2026-03-17 | 4/14/2026 12:00:00 AM |  | 28 | 21 | 23.2 | 110 | MURO | 21 | MURO-21-28 | 2026-10-22 | NUEVO | 2026-10-22 | 21 | 2.2
VIALE 26 | M-T1-52_ |  | Concreto | MUROS T1 P7 EJE 1 Y 3 ENTRE J Y G M=23,1,18,11,15,12 | 2026-03-17 | 4/14/2026 12:00:00 AM |  | 28 | 21 | 25.4 | 121 | MURO | 21 | MURO-21-28 | 2026-10-22 | NUEVO | 2026-10-22 | 21 | 4.4
VIALE 26 | M-T1-52_ |  | Concreto | MUROS T1 P7 EJE 1 Y 3 ENTRE J Y G M=23,1,18,11,15,12 | 2026-03-17 | 4/14/2026 12:00:00 AM |  | 28 | 21 | 24.2 | 115 | MURO | 21 | MURO-21-28 | 2026-10-22 | NUEVO | 2026-10-22 | 21 | 3.2
VIALE 26 | M-T2-77 |  | Concreto | MUROS P11 T2 EJE 1AL5 ENTRE AYJ M=2,31,14 | 2026-03-17 | 4/15/2026 12:00:00 AM |  | 29 | 21 | 27.8 | 132 | MURO | 21 | MURO-21-29 | 2026-10-22 | NUEVO | 2026-10-22 | 21 | 6.8
VIALE 26 | M-T2-77 |  | Concreto | MUROS P11 T2 EJE 1AL5 ENTRE AYJ M=2,31,14 | 2026-03-17 | 4/15/2026 12:00:00 AM |  | 29 | 21 | 27.6 | 132 | MURO | 21 | MURO-21-29 | 2026-10-22 | NUEVO | 2026-10-22 | 21 | 6.6
VIALE 26 | M-T2-77 |  | Concreto | MUROS P11 T2 EJE 1AL5 ENTRE AYJ M=2,31,14 | 2026-03-17 | 4/15/2026 12:00:00 AM |  | 29 | 21 | 28.8 | 137 | MURO | 21 | MURO-21-29 | 2026-10-22 | NUEVO | 2026-10-22 | 21 | 7.8
VIALE 26 | M-T2-77 |  | Concreto | MUROS P11 T2 EJE 1AL5 ENTRE AYJ M=2,31,14 | 2026-03-17 | 3/24/2026 12:00:00 AM |  | 7 | 21 | 23 | 109 | MURO | 21 | MURO-21-7 | 2026-10-22 | NUEVO | 2026-10-22 | 13.86 | 2
VIALE 26 | M-T2-77 |  | Concreto | MUROS P11 T2 EJE 1AL5 ENTRE AYJ M=2,31,14 | 2026-03-17 | 3/24/2026 12:00:00 AM |  | 7 | 21 | 22.7 | 108 | MURO | 21 | MURO-21-7 | 2026-10-22 | NUEVO | 2026-10-22 | 13.86 | 1.7
VIALE 26 | M-T2-77 |  | Concreto | MUROS P11 T2 EJE 1AL5 ENTRE AYJ M=2,31,14 | 2026-03-17 | 3/24/2026 12:00:00 AM |  | 7 | 21 | 22 | 105 | MURO | 21 | MURO-21-7 | 2026-10-22 | NUEVO | 2026-10-22 | 13.86 | 1
VIALE 26 | M-T2-77 |  | Concreto | MUROS P11 T2 EJE 1AL5 ENTRE AYJ M=2,31,14 | 2026-03-17 | 3/18/2026 12:00:00 AM |  | 1 | 21 | 3.1 | 15 | MURO | 21 | MURO-21-1 | 2026-10-22 | NUEVO | 2026-10-22 | 4.2 | -17.9
VIALE 26 | M-T2-77 |  | Concreto | MUROS P11 T2 EJE 1AL5 ENTRE AYJ M=2,31,14 | 2026-03-17 | 3/18/2026 12:00:00 AM |  | 1 | 21 | 3.1 | 14 | MURO | 21 | MURO-21-1 | 2026-10-22 | NUEVO | 2026-10-22 | 4.2 | -17.9
VIALE 26 | M-T2-77 |  | Concreto | MUROS P11 T2 EJE 1AL5 ENTRE AYJ M=2,31,14 | 2026-03-17 | 3/18/2026 12:00:00 AM |  | 1 | 21 | 3.1 | 15 | MURO | 21 | MURO-21-1 | 2026-10-22 | NUEVO | 2026-10-22 | 4.2 | -17.9
VIALE 26 | P-T1-40. |  | Concreto | PLACA T1 PISO 8 EJES 10 AL 12 ENTRE A Y J | 2026-03-17 | 4/14/2026 12:00:00 AM |  | 28 | 21 | 27.8 | 132 | PLACA | 21 | PLACA-21-28 | 2026-10-22 | NUEVO | 2026-10-22 | 21 | 6.8
VIALE 26 | P-T1-40. |  | Concreto | PLACA T1 PISO 8 EJES 10 AL 12 ENTRE A Y J | 2026-03-17 | 4/14/2026 12:00:00 AM |  | 28 | 21 | 28.7 | 137 | PLACA | 21 | PLACA-21-28 | 2026-10-22 | NUEVO | 2026-10-22 | 21 | 7.7
VIALE 26 | P-T1-40. |  | Concreto | PLACA T1 PISO 8 EJES 10 AL 12 ENTRE A Y J | 2026-03-17 | 4/14/2026 12:00:00 AM |  | 28 | 21 | 29.4 | 140 | PLACA | 21 | PLACA-21-28 | 2026-10-22 | NUEVO | 2026-10-22 | 21 | 8.4
VIALE 26 | P-T1-41 |  | Concreto | PLACA T1 PISO 8 EJES 8 AL 10 ENTRE AYJ | 2026-03-17 | 3/24/2026 12:00:00 AM |  | 7 | 21 | 21.6 | 103 | PLACA | 21 | PLACA-21-7 | 2026-10-22 | NUEVO | 2026-10-22 | 13.86 | 0.6
VIALE 26 | P-T1-41 |  | Concreto | PLACA T1 PISO 8 EJES 8 AL 10 ENTRE AYJ | 2026-03-17 | 3/24/2026 12:00:00 AM |  | 7 | 21 | 23.7 | 113 | PLACA | 21 | PLACA-21-7 | 2026-10-22 | NUEVO | 2026-10-22 | 13.86 | 2.7
VIALE 26 | P-T1-41 |  | Concreto | PLACA T1 PISO 8 EJES 8 AL 10 ENTRE AYJ | 2026-03-17 | 3/24/2026 12:00:00 AM |  | 7 | 21 | 22 | 105 | PLACA | 21 | PLACA-21-7 | 2026-10-22 | NUEVO | 2026-10-22 | 13.86 | 1
VIALE 26 | P-T1-41 |  | Concreto | PLACA T1 PISO 8 EJES 8 AL 10 ENTRE AYJ | 2026-03-17 | 3/18/2026 12:00:00 AM |  | 1 | 21 | 4.4 | 21 | PLACA | 21 | PLACA-21-1 | 2026-10-22 | NUEVO | 2026-10-22 | 4.2 | -16.6
VIALE 26 | P-T1-41 |  | Concreto | PLACA T1 PISO 8 EJES 8 AL 10 ENTRE AYJ | 2026-03-17 | 3/18/2026 12:00:00 AM |  | 1 | 21 | 3.9 | 19 | PLACA | 21 | PLACA-21-1 | 2026-10-22 | NUEVO | 2026-10-22 | 4.2 | -17.1
VIALE 26 | P-T1-41 |  | Concreto | PLACA T1 PISO 8 EJES 8 AL 10 ENTRE AYJ | 2026-03-17 | 3/18/2026 12:00:00 AM |  | 1 | 21 | 4.3 | 20 | PLACA | 21 | PLACA-21-1 | 2026-10-22 | NUEVO | 2026-10-22 | 4.2 | -16.7
VIALE 26 | P-T1-41. |  | Concreto | PLACA T1 PISO 8 EJES 8 AL 10 ENTRE A Y J | 2026-03-17 | 4/14/2026 12:00:00 AM |  | 28 | 21 | 31.7 | 151 | PLACA | 21 | PLACA-21-28 | 2026-10-22 | NUEVO | 2026-10-22 | 21 | 10.7
VIALE 26 | P-T1-41. |  | Concreto | PLACA T1 PISO 8 EJES 8 AL 10 ENTRE A Y J | 2026-03-17 | 4/14/2026 12:00:00 AM |  | 28 | 21 | 32.6 | 155 | PLACA | 21 | PLACA-21-28 | 2026-10-22 | NUEVO | 2026-10-22 | 21 | 11.6
VIALE 26 | P-T1-41. |  | Concreto | PLACA T1 PISO 8 EJES 8 AL 10 ENTRE A Y J | 2026-03-17 | 4/14/2026 12:00:00 AM |  | 28 | 21 | 32.3 | 154 | PLACA | 21 | PLACA-21-28 | 2026-10-22 | NUEVO | 2026-10-22 | 21 | 11.3
VIALE 26 | P-T2-59 |  | Concreto | PLACA T2 PISO 12 EJES 10 AL 12 ENTRE AYJ | 2026-03-17 | 4/16/2026 12:00:00 AM |  | 30 | 21 | 28.6 | 136 | PLACA | 21 | PLACA-21-30 | 2026-10-22 | NUEVO | 2026-10-22 | 21 | 7.6
VIALE 26 | P-T2-59 |  | Concreto | PLACA T2 PISO 12 EJES 10 AL 12 ENTRE AYJ | 2026-03-17 | 4/16/2026 12:00:00 AM |  | 30 | 21 | 28.5 | 136 | PLACA | 21 | PLACA-21-30 | 2026-10-22 | NUEVO | 2026-10-22 | 21 | 7.5
VIALE 26 | P-T2-59 |  | Concreto | PLACA T2 PISO 12 EJES 10 AL 12 ENTRE AYJ | 2026-03-17 | 4/16/2026 12:00:00 AM |  | 30 | 21 | 26 | 124 | PLACA | 21 | PLACA-21-30 | 2026-10-22 | NUEVO | 2026-10-22 | 21 | 5
VIALE 26 | P-T2-59 |  | Concreto | PLACA T2 PISO 12 EJES 10 AL 12 ENTRE AYJ | 2026-03-17 | 3/24/2026 12:00:00 AM |  | 7 | 21 | 20.8 | 99 | PLACA | 21 | PLACA-21-7 | 2026-10-22 | NUEVO | 2026-10-22 | 13.86 | -0.2
VIALE 26 | P-T2-59 |  | Concreto | PLACA T2 PISO 12 EJES 10 AL 12 ENTRE AYJ | 2026-03-17 | 3/24/2026 12:00:00 AM |  | 7 | 21 | 21 | 100 | PLACA | 21 | PLACA-21-7 | 2026-10-22 | NUEVO | 2026-10-22 | 13.86 | 0
VIALE 26 | P-T2-59 |  | Concreto | PLACA T2 PISO 12 EJES 10 AL 12 ENTRE AYJ | 2026-03-17 | 3/24/2026 12:00:00 AM |  | 7 | 21 | 21.1 | 100 | PLACA | 21 | PLACA-21-7 | 2026-10-22 | NUEVO | 2026-10-22 | 13.86 | 0.1
VIALE 26 | P-T2-59 |  | Concreto | PLACA T2 PISO 12 EJES 10 AL 12 ENTRE AYJ | 2026-03-17 | 3/18/2026 12:00:00 AM |  | 1 | 21 | 4.5 | 22 | PLACA | 21 | PLACA-21-1 | 2026-10-22 | NUEVO | 2026-10-22 | 4.2 | -16.5
VIALE 26 | P-T2-59 |  | Concreto | PLACA T2 PISO 12 EJES 10 AL 12 ENTRE AYJ | 2026-03-17 | 3/18/2026 12:00:00 AM |  | 1 | 21 | 3.7 | 18 | PLACA | 21 | PLACA-21-1 | 2026-10-22 | NUEVO | 2026-10-22 | 4.2 | -17.3
VIALE 26 | P-T2-59 |  | Concreto | PLACA T2 PISO 12 EJES 10 AL 12 ENTRE AYJ | 2026-03-17 | 3/18/2026 12:00:00 AM |  | 1 | 21 | 3.8 | 18 | PLACA | 21 | PLACA-21-1 | 2026-10-22 | NUEVO | 2026-10-22 | 4.2 | -17.2
VIALE 26 | M-T1-51 |  | Concreto | MURO T1 P7 EJE 4Y5 ENTRE JYG M=2,9,13,22,23,24 | 2026-03-16 | 3/23/2026 12:00:00 AM |  | 7 | 21 | 23.8 | 113 | MURO | 21 | MURO-21-7 | 2026-10-22 | NUEVO | 2026-10-22 | 13.86 | 2.8
VIALE 26 | M-T1-51 |  | Concreto | MURO T1 P7 EJE 4Y5 ENTRE JYG M=2,9,13,22,23,24 | 2026-03-16 | 3/23/2026 12:00:00 AM |  | 7 | 21 | 22.9 | 109 | MURO | 21 | MURO-21-7 | 2026-10-22 | NUEVO | 2026-10-22 | 13.86 | 1.9
VIALE 26 | M-T1-51 |  | Concreto | MURO T1 P7 EJE 4Y5 ENTRE JYG M=2,9,13,22,23,24 | 2026-03-16 | 3/23/2026 12:00:00 AM |  | 7 | 21 | 22.4 | 107 | MURO | 21 | MURO-21-7 | 2026-10-22 | NUEVO | 2026-10-22 | 13.86 | 1.4
VIALE 26 | M-T1-51 |  | Concreto | MURO T1 P7 EJE 4Y5 ENTRE JYG M=2,9,13,22,23,24 | 2026-03-16 | 3/17/2026 12:00:00 AM |  | 1 | 21 | 3.9 | 18 | MURO | 21 | MURO-21-1 | 2026-10-22 | NUEVO | 2026-10-22 | 4.2 | -17.1
VIALE 26 | M-T1-51 |  | Concreto | MURO T1 P7 EJE 4Y5 ENTRE JYG M=2,9,13,22,23,24 | 2026-03-16 | 3/17/2026 12:00:00 AM |  | 1 | 21 | 4 | 19 | MURO | 21 | MURO-21-1 | 2026-10-22 | NUEVO | 2026-10-22 | 4.2 | -17
VIALE 26 | M-T1-51 |  | Concreto | MURO T1 P7 EJE 4Y5 ENTRE JYG M=2,9,13,22,23,24 | 2026-03-16 | 3/17/2026 12:00:00 AM |  | 1 | 21 | 3.9 | 18 | MURO | 21 | MURO-21-1 | 2026-10-22 | NUEVO | 2026-10-22 | 4.2 | -17.1
VIALE 26 | M-T1-51_ |  | Concreto | MUROS T1 P7 EJES 4 y 5 ENTRE J Y G M=2,9,13,22,23,24 | 2026-03-16 | 4/13/2026 12:00:00 AM |  | 28 | 21 | 27.6 | 131 | MURO | 21 | MURO-21-28 | 2026-10-22 | NUEVO | 2026-10-22 | 21 | 6.6
VIALE 26 | M-T1-51_ |  | Concreto | MUROS T1 P7 EJES 4 y 5 ENTRE J Y G M=2,9,13,22,23,24 | 2026-03-16 | 4/13/2026 12:00:00 AM |  | 28 | 21 | 29.3 | 140 | MURO | 21 | MURO-21-28 | 2026-10-22 | NUEVO | 2026-10-22 | 21 | 8.3
VIALE 26 | M-T1-51_ |  | Concreto | MUROS T1 P7 EJES 4 y 5 ENTRE J Y G M=2,9,13,22,23,24 | 2026-03-16 | 4/13/2026 12:00:00 AM |  | 28 | 21 | 27.1 | 129 | MURO | 21 | MURO-21-28 | 2026-10-22 | NUEVO | 2026-10-22 | 21 | 6.1
VIALE 26 | M-T2-76 |  | Concreto | MUROS T2 P11 EJES 6 AL 7 ENTRE AYJ M=2,31,14 | 2026-03-16 | 4/15/2026 12:00:00 AM |  | 30 | 21 | 26.2 | 125 | MURO | 21 | MURO-21-30 | 2026-10-22 | NUEVO | 2026-10-22 | 21 | 5.2
VIALE 26 | M-T2-76 |  | Concreto | MUROS T2 P11 EJES 6 AL 7 ENTRE AYJ M=2,31,14 | 2026-03-16 | 4/15/2026 12:00:00 AM |  | 30 | 21 | 26.9 | 128 | MURO | 21 | MURO-21-30 | 2026-10-22 | NUEVO | 2026-10-22 | 21 | 5.9
VIALE 26 | M-T2-76 |  | Concreto | MUROS T2 P11 EJES 6 AL 7 ENTRE AYJ M=2,31,14 | 2026-03-16 | 4/15/2026 12:00:00 AM |  | 30 | 21 | 24.1 | 115 | MURO | 21 | MURO-21-30 | 2026-10-22 | NUEVO | 2026-10-22 | 21 | 3.1
VIALE 26 | M-T2-76 |  | Concreto | MUROS T2 P11 EJES 6 AL 7 ENTRE AYJ M=2,31,14 | 2026-03-16 | 3/23/2026 12:00:00 AM |  | 7 | 21 | 21 | 100 | MURO | 21 | MURO-21-7 | 2026-10-22 | NUEVO | 2026-10-22 | 13.86 | 0
VIALE 26 | M-T2-76 |  | Concreto | MUROS T2 P11 EJES 6 AL 7 ENTRE AYJ M=2,31,14 | 2026-03-16 | 3/23/2026 12:00:00 AM |  | 7 | 21 | 20 | 95 | MURO | 21 | MURO-21-7 | 2026-10-22 | NUEVO | 2026-10-22 | 13.86 | -1
VIALE 26 | M-T2-76 |  | Concreto | MUROS T2 P11 EJES 6 AL 7 ENTRE AYJ M=2,31,14 | 2026-03-16 | 3/23/2026 12:00:00 AM |  | 7 | 21 | 21.6 | 103 | MURO | 21 | MURO-21-7 | 2026-10-22 | NUEVO | 2026-10-22 | 13.86 | 0.6
VIALE 26 | M-T2-76 |  | Concreto | MUROS T2 P11 EJES 6 AL 7 ENTRE AYJ M=2,31,14 | 2026-03-16 | 3/17/2026 12:00:00 AM |  | 1 | 21 | 3.4 | 16 | MURO | 21 | MURO-21-1 | 2026-10-22 | NUEVO | 2026-10-22 | 4.2 | -17.6
VIALE 26 | M-T2-76 |  | Concreto | MUROS T2 P11 EJES 6 AL 7 ENTRE AYJ M=2,31,14 | 2026-03-16 | 3/17/2026 12:00:00 AM |  | 1 | 21 | 3.7 | 18 | MURO | 21 | MURO-21-1 | 2026-10-22 | NUEVO | 2026-10-22 | 4.2 | -17.3
VIALE 26 | M-T2-76 |  | Concreto | MUROS T2 P11 EJES 6 AL 7 ENTRE AYJ M=2,31,14 | 2026-03-16 | 3/17/2026 12:00:00 AM |  | 1 | 21 | 3.9 | 18 | MURO | 21 | MURO-21-1 | 2026-10-22 | NUEVO | 2026-10-22 | 4.2 | -17.1
VIALE 26 | P-T1-40 |  | Concreto | PLACA T1 PISO8 EJES 10 AL 12 ENTRE AYJ | 2026-03-16 | 3/23/2026 12:00:00 AM |  | 7 | 21 | 23.3 | 111 | PLACA | 21 | PLACA-21-7 | 2026-10-22 | NUEVO | 2026-10-22 | 13.86 | 2.3
VIALE 26 | P-T1-40 |  | Concreto | PLACA T1 PISO8 EJES 10 AL 12 ENTRE AYJ | 2026-03-16 | 3/23/2026 12:00:00 AM |  | 7 | 21 | 21.3 | 101 | PLACA | 21 | PLACA-21-7 | 2026-10-22 | NUEVO | 2026-10-22 | 13.86 | 0.3
VIALE 26 | P-T1-40 |  | Concreto | PLACA T1 PISO8 EJES 10 AL 12 ENTRE AYJ | 2026-03-16 | 3/23/2026 12:00:00 AM |  | 7 | 21 | 21.5 | 102 | PLACA | 21 | PLACA-21-7 | 2026-10-22 | NUEVO | 2026-10-22 | 13.86 | 0.5
VIALE 26 | P-T1-40 |  | Concreto | PLACA T1 PISO8 EJES 10 AL 12 ENTRE AYJ | 2026-03-16 | 3/17/2026 12:00:00 AM |  | 1 | 21 | 3.9 | 19 | PLACA | 21 | PLACA-21-1 | 2026-10-22 | NUEVO | 2026-10-22 | 4.2 | -17.1
VIALE 26 | P-T1-40 |  | Concreto | PLACA T1 PISO8 EJES 10 AL 12 ENTRE AYJ | 2026-03-16 | 3/17/2026 12:00:00 AM |  | 1 | 21 | 3.8 | 18 | PLACA | 21 | PLACA-21-1 | 2026-10-22 | NUEVO | 2026-10-22 | 4.2 | -17.2
VIALE 26 | P-T1-40 |  | Concreto | PLACA T1 PISO8 EJES 10 AL 12 ENTRE AYJ | 2026-03-16 | 3/17/2026 12:00:00 AM |  | 1 | 21 | 3.9 | 18 | PLACA | 21 | PLACA-21-1 | 2026-10-22 | NUEVO | 2026-10-22 | 4.2 | -17.1
VIALE 26 | P-T2-58 |  | Concreto | PLACA T2 P12 EJE 12 AL 15 ENTRE AYJ | 2026-03-16 | 4/16/2026 12:00:00 AM |  | 31 | 21 | 20.6 | 98 | PLACA | 21 | PLACA-21-31 | 2026-10-22 | NUEVO | 2026-10-22 | 21 | -0.4
VIALE 26 | P-T2-58 |  | Concreto | PLACA T2 P12 EJE 12 AL 15 ENTRE AYJ | 2026-03-16 | 4/16/2026 12:00:00 AM |  | 31 | 21 | 24.6 | 117 | PLACA | 21 | PLACA-21-31 | 2026-10-22 | NUEVO | 2026-10-22 | 21 | 3.6
VIALE 26 | P-T2-58 |  | Concreto | PLACA T2 P12 EJE 12 AL 15 ENTRE AYJ | 2026-03-16 | 4/16/2026 12:00:00 AM |  | 31 | 21 | 26.5 | 126 | PLACA | 21 | PLACA-21-31 | 2026-10-22 | NUEVO | 2026-10-22 | 21 | 5.5
VIALE 26 | P-T2-58 |  | Concreto | PLACA T2 P12 EJE 12 AL 15 ENTRE AYJ | 2026-03-16 | 3/23/2026 12:00:00 AM |  | 7 | 21 | 21.6 | 103 | PLACA | 21 | PLACA-21-7 | 2026-10-22 | NUEVO | 2026-10-22 | 13.86 | 0.6
VIALE 26 | P-T2-58 |  | Concreto | PLACA T2 P12 EJE 12 AL 15 ENTRE AYJ | 2026-03-16 | 3/23/2026 12:00:00 AM |  | 7 | 21 | 21 | 100 | PLACA | 21 | PLACA-21-7 | 2026-10-22 | NUEVO | 2026-10-22 | 13.86 | 0
VIALE 26 | P-T2-58 |  | Concreto | PLACA T2 P12 EJE 12 AL 15 ENTRE AYJ | 2026-03-16 | 3/23/2026 12:00:00 AM |  | 7 | 21 | 19.6 | 93 | PLACA | 21 | PLACA-21-7 | 2026-10-22 | NUEVO | 2026-10-22 | 13.86 | -1.4
VIALE 26 | P-T2-58 |  | Concreto | PLACA T2 P12 EJE 12 AL 15 ENTRE AYJ | 2026-03-16 | 3/17/2026 12:00:00 AM |  | 1 | 21 | 3.6 | 17 | PLACA | 21 | PLACA-21-1 | 2026-10-22 | NUEVO | 2026-10-22 | 4.2 | -17.4
VIALE 26 | P-T2-58 |  | Concreto | PLACA T2 P12 EJE 12 AL 15 ENTRE AYJ | 2026-03-16 | 3/17/2026 12:00:00 AM |  | 1 | 21 | 3.6 | 17 | PLACA | 21 | PLACA-21-1 | 2026-10-22 | NUEVO | 2026-10-22 | 4.2 | -17.4
VIALE 26 | P-T2-58 |  | Concreto | PLACA T2 P12 EJE 12 AL 15 ENTRE AYJ | 2026-03-16 | 3/17/2026 12:00:00 AM |  | 1 | 21 | 3.7 | 18 | PLACA | 21 | PLACA-21-1 | 2026-10-22 | NUEVO | 2026-10-22 | 4.2 | -17.3
VIALE 26 | M-T1-50 |  | Concreto | MUROS T1 P7 EJES 6-7 ENTRE JyG M=2,9,22,13,24,5 | 2026-03-14 | 3/21/2026 12:00:00 AM |  | 7 | 21 | 21.9 | 104 | MURO | 21 | MURO-21-7 | 2026-10-22 | NUEVO | 2026-10-22 | 13.86 | 0.9
VIALE 26 | M-T1-50 |  | Concreto | MUROS T1 P7 EJES 6-7 ENTRE JyG M=2,9,22,13,24,5 | 2026-03-14 | 3/21/2026 12:00:00 AM |  | 7 | 21 | 23.8 | 114 | MURO | 21 | MURO-21-7 | 2026-10-22 | NUEVO | 2026-10-22 | 13.86 | 2.8
VIALE 26 | M-T1-50 |  | Concreto | MUROS T1 P7 EJES 6-7 ENTRE JyG M=2,9,22,13,24,5 | 2026-03-14 | 3/21/2026 12:00:00 AM |  | 7 | 21 | 22.2 | 106 | MURO | 21 | MURO-21-7 | 2026-10-22 | NUEVO | 2026-10-22 | 13.86 | 1.2
VIALE 26 | M-T1-50 |  | Concreto | MUROS T1 P7 EJES 6-7 ENTRE JyG M=2,9,22,13,24,5 | 2026-03-14 | 3/16/2026 12:00:00 AM |  | 2 | 21 | 10 | 48 | MURO | 21 | MURO-21-2 | 2026-10-22 | NUEVO | 2026-10-22 | 6.83 | -11
VIALE 26 | M-T1-50 |  | Concreto | MUROS T1 P7 EJES 6-7 ENTRE JyG M=2,9,22,13,24,5 | 2026-03-14 | 3/16/2026 12:00:00 AM |  | 2 | 21 | 9.8 | 47 | MURO | 21 | MURO-21-2 | 2026-10-22 | NUEVO | 2026-10-22 | 6.83 | -11.2
VIALE 26 | M-T1-50 |  | Concreto | MUROS T1 P7 EJES 6-7 ENTRE JyG M=2,9,22,13,24,5 | 2026-03-14 | 3/16/2026 12:00:00 AM |  | 2 | 21 | 9.6 | 46 | MURO | 21 | MURO-21-2 | 2026-10-22 | NUEVO | 2026-10-22 | 6.83 | -11.4
VIALE 26 | M-T1-50_ |  | Concreto | MUROS T1 P7 EJES 6 Y 7 ENTRE J Y G M=2,9,22,13,23,24,5 | 2026-03-14 | 4/13/2026 12:00:00 AM |  | 30 | 21 | 16.3 | 78 | MURO | 21 | MURO-21-30 | 2026-10-22 | NUEVO | 2026-10-22 | 21 | -4.7
VIALE 26 | M-T1-50_ |  | Concreto | MUROS T1 P7 EJES 6 Y 7 ENTRE J Y G M=2,9,22,13,23,24,5 | 2026-03-14 | 4/13/2026 12:00:00 AM |  | 30 | 21 | 26 | 124 | MURO | 21 | MURO-21-30 | 2026-10-22 | NUEVO | 2026-10-22 | 21 | 5
VIALE 26 | M-T1-50_ |  | Concreto | MUROS T1 P7 EJES 6 Y 7 ENTRE J Y G M=2,9,22,13,23,24,5 | 2026-03-14 | 4/13/2026 12:00:00 AM |  | 30 | 21 | 26.4 | 126 | MURO | 21 | MURO-21-30 | 2026-10-22 | NUEVO | 2026-10-22 | 21 | 5.4
VIALE 26 | M-T2-75 |  | Concreto | MUROS T2 P11 EJE 9 AL 10 | 2026-03-14 | 4/15/2026 12:00:00 AM |  | 32 | 21 | 28.6 | 136 | MURO | 21 | MURO-21-32 | 2026-10-22 | NUEVO | 2026-10-22 | 21 | 7.6
VIALE 26 | M-T2-75 |  | Concreto | MUROS T2 P11 EJE 9 AL 10 | 2026-03-14 | 4/15/2026 12:00:00 AM |  | 32 | 21 | 29.2 | 139 | MURO | 21 | MURO-21-32 | 2026-10-22 | NUEVO | 2026-10-22 | 21 | 8.2
VIALE 26 | M-T2-75 |  | Concreto | MUROS T2 P11 EJE 9 AL 10 | 2026-03-14 | 4/15/2026 12:00:00 AM |  | 32 | 21 | 30 | 143 | MURO | 21 | MURO-21-32 | 2026-10-22 | NUEVO | 2026-10-22 | 21 | 9
VIALE 26 | M-T2-75 |  | Concreto | MUROS T2 P11 EJE 9 AL 10 | 2026-03-14 | 3/21/2026 12:00:00 AM |  | 7 | 21 | 19.6 | 94 | MURO | 21 | MURO-21-7 | 2026-10-22 | NUEVO | 2026-10-22 | 13.86 | -1.4
VIALE 26 | M-T2-75 |  | Concreto | MUROS T2 P11 EJE 9 AL 10 | 2026-03-14 | 3/21/2026 12:00:00 AM |  | 7 | 21 | 19.3 | 92 | MURO | 21 | MURO-21-7 | 2026-10-22 | NUEVO | 2026-10-22 | 13.86 | -1.7
VIALE 26 | M-T2-75 |  | Concreto | MUROS T2 P11 EJE 9 AL 10 | 2026-03-14 | 3/21/2026 12:00:00 AM |  | 7 | 21 | 20 | 95 | MURO | 21 | MURO-21-7 | 2026-10-22 | NUEVO | 2026-10-22 | 13.86 | -1
VIALE 26 | M-T2-75 |  | Concreto | MUROS T2 P11 EJE 9 AL 10 | 2026-03-14 | 3/16/2026 12:00:00 AM |  | 2 | 21 | 11.3 | 54 | MURO | 21 | MURO-21-2 | 2026-10-22 | NUEVO | 2026-10-22 | 6.83 | -9.7
VIALE 26 | M-T2-75 |  | Concreto | MUROS T2 P11 EJE 9 AL 10 | 2026-03-14 | 3/16/2026 12:00:00 AM |  | 2 | 21 | 10.4 | 50 | MURO | 21 | MURO-21-2 | 2026-10-22 | NUEVO | 2026-10-22 | 6.83 | -10.6
VIALE 26 | M-T2-75 |  | Concreto | MUROS T2 P11 EJE 9 AL 10 | 2026-03-14 | 3/16/2026 12:00:00 AM |  | 2 | 21 | 10.4 | 50 | MURO | 21 | MURO-21-2 | 2026-10-22 | NUEVO | 2026-10-22 | 6.83 | -10.6
VIALE 26 | P-T1-39 |  | Concreto | PLACA T1 P8 EJES 12 AL 15 ENTRE AyJ | 2026-03-14 | 4/13/2026 12:00:00 AM |  | 30 | 21 | 31.6 | 150 | PLACA | 21 | PLACA-21-30 | 2026-10-22 | NUEVO | 2026-10-22 | 21 | 10.6
VIALE 26 | P-T1-39 |  | Concreto | PLACA T1 P8 EJES 12 AL 15 ENTRE AyJ | 2026-03-14 | 4/13/2026 12:00:00 AM |  | 30 | 21 | 32.7 | 156 | PLACA | 21 | PLACA-21-30 | 2026-10-22 | NUEVO | 2026-10-22 | 21 | 11.7
VIALE 26 | P-T1-39 |  | Concreto | PLACA T1 P8 EJES 12 AL 15 ENTRE AyJ | 2026-03-14 | 4/13/2026 12:00:00 AM |  | 30 | 21 | 32.3 | 154 | PLACA | 21 | PLACA-21-30 | 2026-10-22 | NUEVO | 2026-10-22 | 21 | 11.3
VIALE 26 | P-T1-39 |  | Concreto | PLACA T1 P8 EJES 12 AL 15 ENTRE AyJ | 2026-03-14 | 3/21/2026 12:00:00 AM |  | 7 | 21 | 24.5 | 117 | PLACA | 21 | PLACA-21-7 | 2026-10-22 | NUEVO | 2026-10-22 | 13.86 | 3.5
VIALE 26 | P-T1-39 |  | Concreto | PLACA T1 P8 EJES 12 AL 15 ENTRE AyJ | 2026-03-14 | 3/21/2026 12:00:00 AM |  | 7 | 21 | 24.8 | 118 | PLACA | 21 | PLACA-21-7 | 2026-10-22 | NUEVO | 2026-10-22 | 13.86 | 3.8
VIALE 26 | P-T1-39 |  | Concreto | PLACA T1 P8 EJES 12 AL 15 ENTRE AyJ | 2026-03-14 | 3/21/2026 12:00:00 AM |  | 7 | 21 | 24.9 | 119 | PLACA | 21 | PLACA-21-7 | 2026-10-22 | NUEVO | 2026-10-22 | 13.86 | 3.9
VIALE 26 | P-T1-39 |  | Concreto | PLACA T1 P8 EJES 12 AL 15 ENTRE AyJ | 2026-03-14 | 3/16/2026 12:00:00 AM |  | 2 | 21 | 11.7 | 56 | PLACA | 21 | PLACA-21-2 | 2026-10-22 | NUEVO | 2026-10-22 | 6.83 | -9.3
VIALE 26 | P-T1-39 |  | Concreto | PLACA T1 P8 EJES 12 AL 15 ENTRE AyJ | 2026-03-14 | 3/16/2026 12:00:00 AM |  | 2 | 21 | 12.2 | 58 | PLACA | 21 | PLACA-21-2 | 2026-10-22 | NUEVO | 2026-10-22 | 6.83 | -8.8
VIALE 26 | P-T1-39 |  | Concreto | PLACA T1 P8 EJES 12 AL 15 ENTRE AyJ | 2026-03-14 | 3/16/2026 12:00:00 AM |  | 2 | 21 | 12 | 57 | PLACA | 21 | PLACA-21-2 | 2026-10-22 | NUEVO | 2026-10-22 | 6.83 | -9
VIALE 26 | M-T1-49 |  | Concreto | MUROS T1 P7 EJES 8 Y 9 ENTRE AyJ M=2,9,22,24 | 2026-03-13 | 3/20/2026 12:00:00 AM |  | 7 | 21 | 24.1 | 115 | MURO | 21 | MURO-21-7 | 2026-10-22 | NUEVO | 2026-10-22 | 13.86 | 3.1
VIALE 26 | M-T1-49 |  | Concreto | MUROS T1 P7 EJES 8 Y 9 ENTRE AyJ M=2,9,22,24 | 2026-03-13 | 3/20/2026 12:00:00 AM |  | 7 | 21 | 24.2 | 115 | MURO | 21 | MURO-21-7 | 2026-10-22 | NUEVO | 2026-10-22 | 13.86 | 3.2
VIALE 26 | M-T1-49 |  | Concreto | MUROS T1 P7 EJES 8 Y 9 ENTRE AyJ M=2,9,22,24 | 2026-03-13 | 3/20/2026 12:00:00 AM |  | 7 | 21 | 24.1 | 115 | MURO | 21 | MURO-21-7 | 2026-10-22 | NUEVO | 2026-10-22 | 13.86 | 3.1
VIALE 26 | M-T1-49 |  | Concreto | MUROS T1 P7 EJES 8 Y 9 ENTRE AyJ M=2,9,22,24 | 2026-03-13 | 3/14/2026 12:00:00 AM |  | 1 | 21 | 3.3 | 16 | MURO | 21 | MURO-21-1 | 2026-10-22 | NUEVO | 2026-10-22 | 4.2 | -17.7
VIALE 26 | M-T1-49 |  | Concreto | MUROS T1 P7 EJES 8 Y 9 ENTRE AyJ M=2,9,22,24 | 2026-03-13 | 3/14/2026 12:00:00 AM |  | 1 | 21 | 3.1 | 14 | MURO | 21 | MURO-21-1 | 2026-10-22 | NUEVO | 2026-10-22 | 4.2 | -17.9
VIALE 26 | M-T1-49 |  | Concreto | MUROS T1 P7 EJES 8 Y 9 ENTRE AyJ M=2,9,22,24 | 2026-03-13 | 3/14/2026 12:00:00 AM |  | 1 | 21 | 2.6 | 12 | MURO | 21 | MURO-21-1 | 2026-10-22 | NUEVO | 2026-10-22 | 4.2 | -18.4
VIALE 26 | M-T1-49_ |  | Concreto | MUROS T1 P7 EJES 8 Y 9 ENTRE A Y J M=2,9,22,24 | 2026-03-13 | 4/13/2026 12:00:00 AM |  | 31 | 21 | 29.1 | 138 | MURO | 21 | MURO-21-31 | 2026-10-22 | NUEVO | 2026-10-22 | 21 | 8.1
VIALE 26 | M-T1-49_ |  | Concreto | MUROS T1 P7 EJES 8 Y 9 ENTRE A Y J M=2,9,22,24 | 2026-03-13 | 4/13/2026 12:00:00 AM |  | 31 | 21 | 27.9 | 133 | MURO | 21 | MURO-21-31 | 2026-10-22 | NUEVO | 2026-10-22 | 21 | 6.9
VIALE 26 | M-T1-49_ |  | Concreto | MUROS T1 P7 EJES 8 Y 9 ENTRE A Y J M=2,9,22,24 | 2026-03-13 | 4/13/2026 12:00:00 AM |  | 31 | 21 | 30.8 | 146 | MURO | 21 | MURO-21-31 | 2026-10-22 | NUEVO | 2026-10-22 | 21 | 9.8
VIALE 26 | M-T2-74 |  | Concreto | MUROS T2 P11 EJE 11 AL 15 ENTRE A Y J M=9,29,32 | 2026-03-13 | 4/15/2026 12:00:00 AM |  | 33 | 21 | 26.1 | 124 | MURO | 21 | MURO-21-33 | 2026-10-22 | NUEVO | 2026-10-22 | 21 | 5.1
VIALE 26 | M-T2-74 |  | Concreto | MUROS T2 P11 EJE 11 AL 15 ENTRE A Y J M=9,29,32 | 2026-03-13 | 4/15/2026 12:00:00 AM |  | 33 | 21 | 26.1 | 124 | MURO | 21 | MURO-21-33 | 2026-10-22 | NUEVO | 2026-10-22 | 21 | 5.1
VIALE 26 | M-T2-74 |  | Concreto | MUROS T2 P11 EJE 11 AL 15 ENTRE A Y J M=9,29,32 | 2026-03-13 | 4/15/2026 12:00:00 AM |  | 33 | 21 | 25.8 | 123 | MURO | 21 | MURO-21-33 | 2026-10-22 | NUEVO | 2026-10-22 | 21 | 4.8
VIALE 26 | M-T2-74 |  | Concreto | MUROS T2 P11 EJE 11 AL 15 ENTRE A Y J M=9,29,32 | 2026-03-13 | 3/20/2026 12:00:00 AM |  | 7 | 21 | 22.9 | 109 | MURO | 21 | MURO-21-7 | 2026-10-22 | NUEVO | 2026-10-22 | 13.86 | 1.9
VIALE 26 | M-T2-74 |  | Concreto | MUROS T2 P11 EJE 11 AL 15 ENTRE A Y J M=9,29,32 | 2026-03-13 | 3/20/2026 12:00:00 AM |  | 7 | 21 | 21.1 | 100 | MURO | 21 | MURO-21-7 | 2026-10-22 | NUEVO | 2026-10-22 | 13.86 | 0.1
VIALE 26 | M-T2-74 |  | Concreto | MUROS T2 P11 EJE 11 AL 15 ENTRE A Y J M=9,29,32 | 2026-03-13 | 3/20/2026 12:00:00 AM |  | 7 | 21 | 20.5 | 98 | MURO | 21 | MURO-21-7 | 2026-10-22 | NUEVO | 2026-10-22 | 13.86 | -0.5
VIALE 26 | M-T2-74 |  | Concreto | MUROS T2 P11 EJE 11 AL 15 ENTRE A Y J M=9,29,32 | 2026-03-13 | 3/14/2026 12:00:00 AM |  | 1 | 21 | 3.5 | 17 | MURO | 21 | MURO-21-1 | 2026-10-22 | NUEVO | 2026-10-22 | 4.2 | -17.5
VIALE 26 | M-T2-74 |  | Concreto | MUROS T2 P11 EJE 11 AL 15 ENTRE A Y J M=9,29,32 | 2026-03-13 | 3/14/2026 12:00:00 AM |  | 1 | 21 | 3.5 | 17 | MURO | 21 | MURO-21-1 | 2026-10-22 | NUEVO | 2026-10-22 | 4.2 | -17.5
VIALE 26 | M-T2-74 |  | Concreto | MUROS T2 P11 EJE 11 AL 15 ENTRE A Y J M=9,29,32 | 2026-03-13 | 3/14/2026 12:00:00 AM |  | 1 | 21 | 3.7 | 18 | MURO | 21 | MURO-21-1 | 2026-10-22 | NUEVO | 2026-10-22 | 4.2 | -17.3
VIALE 26 | P-T2-57 |  | Concreto | PLACA T2 PISO 11 EJES 1 AL 4 ENTRE A Y J | 2026-03-13 | 4/16/2026 12:00:00 AM |  | 34 | 21 | 34.8 | 166 | PLACA | 21 | PLACA-21-34 | 2026-10-22 | NUEVO | 2026-10-22 | 21 | 13.8
VIALE 26 | P-T2-57 |  | Concreto | PLACA T2 PISO 11 EJES 1 AL 4 ENTRE A Y J | 2026-03-13 | 4/16/2026 12:00:00 AM |  | 34 | 21 | 33.8 | 161 | PLACA | 21 | PLACA-21-34 | 2026-10-22 | NUEVO | 2026-10-22 | 21 | 12.8
VIALE 26 | P-T2-57 |  | Concreto | PLACA T2 PISO 11 EJES 1 AL 4 ENTRE A Y J | 2026-03-13 | 4/16/2026 12:00:00 AM |  | 34 | 21 | 33.7 | 160 | PLACA | 21 | PLACA-21-34 | 2026-10-22 | NUEVO | 2026-10-22 | 21 | 12.7
VIALE 26 | P-T2-57 |  | Concreto | PLACA T2 PISO 11 EJES 1 AL 4 ENTRE A Y J | 2026-03-13 | 3/20/2026 12:00:00 AM |  | 7 | 21 | 29 | 138 | PLACA | 21 | PLACA-21-7 | 2026-10-22 | NUEVO | 2026-10-22 | 13.86 | 8
VIALE 26 | P-T2-57 |  | Concreto | PLACA T2 PISO 11 EJES 1 AL 4 ENTRE A Y J | 2026-03-13 | 3/20/2026 12:00:00 AM |  | 7 | 21 | 28.9 | 138 | PLACA | 21 | PLACA-21-7 | 2026-10-22 | NUEVO | 2026-10-22 | 13.86 | 7.9
VIALE 26 | P-T2-57 |  | Concreto | PLACA T2 PISO 11 EJES 1 AL 4 ENTRE A Y J | 2026-03-13 | 3/20/2026 12:00:00 AM |  | 7 | 21 | 27.5 | 131 | PLACA | 21 | PLACA-21-7 | 2026-10-22 | NUEVO | 2026-10-22 | 13.86 | 6.5
VIALE 26 | P-T2-57 |  | Concreto | PLACA T2 PISO 11 EJES 1 AL 4 ENTRE A Y J | 2026-03-13 | 3/14/2026 12:00:00 AM |  | 1 | 21 | 5.9 | 28 | PLACA | 21 | PLACA-21-1 | 2026-10-22 | NUEVO | 2026-10-22 | 4.2 | -15.1
VIALE 26 | P-T2-57 |  | Concreto | PLACA T2 PISO 11 EJES 1 AL 4 ENTRE A Y J | 2026-03-13 | 3/14/2026 12:00:00 AM |  | 1 | 21 | 5.7 | 27 | PLACA | 21 | PLACA-21-1 | 2026-10-22 | NUEVO | 2026-10-22 | 4.2 | -15.3
VIALE 26 | P-T2-57 |  | Concreto | PLACA T2 PISO 11 EJES 1 AL 4 ENTRE A Y J | 2026-03-13 | 3/14/2026 12:00:00 AM |  | 1 | 21 | 5.5 | 26 | PLACA | 21 | PLACA-21-1 | 2026-10-22 | NUEVO | 2026-10-22 | 4.2 | -15.5
VIALE 26 | M-T1-48 |  | Concreto | MUROS T1 P7 EJES 10 Y 11 ENTRE JyG | 2026-03-12 | 3/19/2026 12:00:00 AM |  | 7 | 21 | 22.8 | 109 | MURO | 21 | MURO-21-7 | 2026-10-22 | NUEVO | 2026-10-22 | 13.86 | 1.8
VIALE 26 | M-T1-48 |  | Concreto | MUROS T1 P7 EJES 10 Y 11 ENTRE JyG | 2026-03-12 | 3/19/2026 12:00:00 AM |  | 7 | 21 | 21.9 | 104 | MURO | 21 | MURO-21-7 | 2026-10-22 | NUEVO | 2026-10-22 | 13.86 | 0.9
VIALE 26 | M-T1-48 |  | Concreto | MUROS T1 P7 EJES 10 Y 11 ENTRE JyG | 2026-03-12 | 3/19/2026 12:00:00 AM |  | 7 | 21 | 22.3 | 106 | MURO | 21 | MURO-21-7 | 2026-10-22 | NUEVO | 2026-10-22 | 13.86 | 1.3
VIALE 26 | M-T1-48 |  | Concreto | MUROS T1 P7 EJES 10 Y 11 ENTRE JyG | 2026-03-12 | 3/13/2026 12:00:00 AM |  | 1 | 21 | 4.1 | 19 | MURO | 21 | MURO-21-1 | 2026-10-22 | NUEVO | 2026-10-22 | 4.2 | -16.9
VIALE 26 | M-T1-48 |  | Concreto | MUROS T1 P7 EJES 10 Y 11 ENTRE JyG | 2026-03-12 | 3/13/2026 12:00:00 AM |  | 1 | 21 | 3.8 | 18 | MURO | 21 | MURO-21-1 | 2026-10-22 | NUEVO | 2026-10-22 | 4.2 | -17.2
VIALE 26 | M-T1-48 |  | Concreto | MUROS T1 P7 EJES 10 Y 11 ENTRE JyG | 2026-03-12 | 3/13/2026 12:00:00 AM |  | 1 | 21 | 3.9 | 19 | MURO | 21 | MURO-21-1 | 2026-10-22 | NUEVO | 2026-10-22 | 4.2 | -17.1
VIALE 26 | M-T1-48_ |  | Concreto | MUROS T1 P7 EJES 10 Y 11 ENTRE ENTRE J Y G M=23,25,2,9,22,10,12 | 2026-03-12 | 4/13/2026 12:00:00 AM |  | 32 | 21 | 28.1 | 134 | MURO | 21 | MURO-21-32 | 2026-10-22 | NUEVO | 2026-10-22 | 21 | 7.1
VIALE 26 | M-T1-48_ |  | Concreto | MUROS T1 P7 EJES 10 Y 11 ENTRE ENTRE J Y G M=23,25,2,9,22,10,12 | 2026-03-12 | 4/13/2026 12:00:00 AM |  | 32 | 21 | 27.6 | 132 | MURO | 21 | MURO-21-32 | 2026-10-22 | NUEVO | 2026-10-22 | 21 | 6.6
VIALE 26 | M-T1-48_ |  | Concreto | MUROS T1 P7 EJES 10 Y 11 ENTRE ENTRE J Y G M=23,25,2,9,22,10,12 | 2026-03-12 | 4/13/2026 12:00:00 AM |  | 32 | 21 | 26.9 | 128 | MURO | 21 | MURO-21-32 | 2026-10-22 | NUEVO | 2026-10-22 | 21 | 5.9
VIALE 26 | M-T2-73 |  | Concreto | MUROS T2 P11 EJE 11 AL 15 ENTRE J Y F M=17,18,28,27,16,1 | 2026-03-12 | 4/15/2026 12:00:00 AM |  | 34 | 21 | 26 | 124 | MURO | 21 | MURO-21-34 | 2026-10-22 | NUEVO | 2026-10-22 | 21 | 5
VIALE 26 | M-T2-73 |  | Concreto | MUROS T2 P11 EJE 11 AL 15 ENTRE J Y F M=17,18,28,27,16,1 | 2026-03-12 | 4/15/2026 12:00:00 AM |  | 34 | 21 | 26.8 | 128 | MURO | 21 | MURO-21-34 | 2026-10-22 | NUEVO | 2026-10-22 | 21 | 5.8
VIALE 26 | M-T2-73 |  | Concreto | MUROS T2 P11 EJE 11 AL 15 ENTRE J Y F M=17,18,28,27,16,1 | 2026-03-12 | 4/15/2026 12:00:00 AM |  | 34 | 21 | 25.2 | 120 | MURO | 21 | MURO-21-34 | 2026-10-22 | NUEVO | 2026-10-22 | 21 | 4.2
VIALE 26 | M-T2-73 |  | Concreto | MUROS T2 P11 EJE 11 AL 15 ENTRE J Y F M=17,18,28,27,16,1 | 2026-03-12 | 3/19/2026 12:00:00 AM |  | 7 | 21 | 20.5 | 97 | MURO | 21 | MURO-21-7 | 2026-10-22 | NUEVO | 2026-10-22 | 13.86 | -0.5
VIALE 26 | M-T2-73 |  | Concreto | MUROS T2 P11 EJE 11 AL 15 ENTRE J Y F M=17,18,28,27,16,1 | 2026-03-12 | 3/19/2026 12:00:00 AM |  | 7 | 21 | 19.9 | 95 | MURO | 21 | MURO-21-7 | 2026-10-22 | NUEVO | 2026-10-22 | 13.86 | -1.1
VIALE 26 | M-T2-73 |  | Concreto | MUROS T2 P11 EJE 11 AL 15 ENTRE J Y F M=17,18,28,27,16,1 | 2026-03-12 | 3/19/2026 12:00:00 AM |  | 7 | 21 | 20.3 | 97 | MURO | 21 | MURO-21-7 | 2026-10-22 | NUEVO | 2026-10-22 | 13.86 | -0.7
VIALE 26 | M-T2-73 |  | Concreto | MUROS T2 P11 EJE 11 AL 15 ENTRE J Y F M=17,18,28,27,16,1 | 2026-03-12 | 3/13/2026 12:00:00 AM |  | 1 | 21 | 2.9 | 14 | MURO | 21 | MURO-21-1 | 2026-10-22 | NUEVO | 2026-10-22 | 4.2 | -18.1
VIALE 26 | M-T2-73 |  | Concreto | MUROS T2 P11 EJE 11 AL 15 ENTRE J Y F M=17,18,28,27,16,1 | 2026-03-12 | 3/13/2026 12:00:00 AM |  | 1 | 21 | 2.7 | 13 | MURO | 21 | MURO-21-1 | 2026-10-22 | NUEVO | 2026-10-22 | 4.2 | -18.3
VIALE 26 | M-T2-73 |  | Concreto | MUROS T2 P11 EJE 11 AL 15 ENTRE J Y F M=17,18,28,27,16,1 | 2026-03-12 | 3/13/2026 12:00:00 AM |  | 1 | 21 | 2.7 | 13 | MURO | 21 | MURO-21-1 | 2026-10-22 | NUEVO | 2026-10-22 | 4.2 | -18.3
VIALE 26 | P-T1-38 |  | Concreto | PLACA T1 PISO 7 EJES C1 AL 04 ENTRE AyJ | 2026-03-12 | 4/13/2026 12:00:00 AM |  | 32 | 21 | 29.8 | 142 | PLACA | 21 | PLACA-21-32 | 2026-10-22 | NUEVO | 2026-10-22 | 21 | 8.8
VIALE 26 | P-T1-38 |  | Concreto | PLACA T1 PISO 7 EJES C1 AL 04 ENTRE AyJ | 2026-03-12 | 4/13/2026 12:00:00 AM |  | 32 | 21 | 30.2 | 144 | PLACA | 21 | PLACA-21-32 | 2026-10-22 | NUEVO | 2026-10-22 | 21 | 9.2
VIALE 26 | P-T1-38 |  | Concreto | PLACA T1 PISO 7 EJES C1 AL 04 ENTRE AyJ | 2026-03-12 | 4/13/2026 12:00:00 AM |  | 32 | 21 | 30.1 | 143 | PLACA | 21 | PLACA-21-32 | 2026-10-22 | NUEVO | 2026-10-22 | 21 | 9.1
VIALE 26 | P-T1-38 |  | Concreto | PLACA T1 PISO 7 EJES C1 AL 04 ENTRE AyJ | 2026-03-12 | 3/19/2026 12:00:00 AM |  | 7 | 21 | 30.6 | 146 | PLACA | 21 | PLACA-21-7 | 2026-10-22 | NUEVO | 2026-10-22 | 13.86 | 9.6
VIALE 26 | P-T1-38 |  | Concreto | PLACA T1 PISO 7 EJES C1 AL 04 ENTRE AyJ | 2026-03-12 | 3/19/2026 12:00:00 AM |  | 7 | 21 | 28.7 | 137 | PLACA | 21 | PLACA-21-7 | 2026-10-22 | NUEVO | 2026-10-22 | 13.86 | 7.7
VIALE 26 | P-T1-38 |  | Concreto | PLACA T1 PISO 7 EJES C1 AL 04 ENTRE AyJ | 2026-03-12 | 3/19/2026 12:00:00 AM |  | 7 | 21 | 23.3 | 111 | PLACA | 21 | PLACA-21-7 | 2026-10-22 | NUEVO | 2026-10-22 | 13.86 | 2.3
VIALE 26 | P-T1-38 |  | Concreto | PLACA T1 PISO 7 EJES C1 AL 04 ENTRE AyJ | 2026-03-12 | 3/13/2026 12:00:00 AM |  | 1 | 21 | 4.9 | 23 | PLACA | 21 | PLACA-21-1 | 2026-10-22 | NUEVO | 2026-10-22 | 4.2 | -16.1
VIALE 26 | P-T1-38 |  | Concreto | PLACA T1 PISO 7 EJES C1 AL 04 ENTRE AyJ | 2026-03-12 | 3/13/2026 12:00:00 AM |  | 1 | 21 | 4.6 | 22 | PLACA | 21 | PLACA-21-1 | 2026-10-22 | NUEVO | 2026-10-22 | 4.2 | -16.4
VIALE 26 | P-T1-38 |  | Concreto | PLACA T1 PISO 7 EJES C1 AL 04 ENTRE AyJ | 2026-03-12 | 3/13/2026 12:00:00 AM |  | 1 | 21 | 4.7 | 22 | PLACA | 21 | PLACA-21-1 | 2026-10-22 | NUEVO | 2026-10-22 | 4.2 | -16.3
VIALE 26 | P-T2-56 |  | Concreto | PLACA T2 PISO 11 EJES 4 AL 7 ENTRE A Y J | 2026-03-12 | 4/16/2026 12:00:00 AM |  | 35 | 21 | 28.4 | 135 | PLACA | 21 | PLACA-21-35 | 2026-10-22 | NUEVO | 2026-10-22 | 21 | 7.4
VIALE 26 | P-T2-56 |  | Concreto | PLACA T2 PISO 11 EJES 4 AL 7 ENTRE A Y J | 2026-03-12 | 4/16/2026 12:00:00 AM |  | 35 | 21 | 28.2 | 134 | PLACA | 21 | PLACA-21-35 | 2026-10-22 | NUEVO | 2026-10-22 | 21 | 7.2
VIALE 26 | P-T2-56 |  | Concreto | PLACA T2 PISO 11 EJES 4 AL 7 ENTRE A Y J | 2026-03-12 | 4/16/2026 12:00:00 AM |  | 35 | 21 | 30.8 | 147 | PLACA | 21 | PLACA-21-35 | 2026-10-22 | NUEVO | 2026-10-22 | 21 | 9.8
VIALE 26 | P-T2-56 |  | Concreto | PLACA T2 PISO 11 EJES 4 AL 7 ENTRE A Y J | 2026-03-12 | 3/19/2026 12:00:00 AM |  | 7 | 21 | 24.6 | 117 | PLACA | 21 | PLACA-21-7 | 2026-10-22 | NUEVO | 2026-10-22 | 13.86 | 3.6
VIALE 26 | P-T2-56 |  | Concreto | PLACA T2 PISO 11 EJES 4 AL 7 ENTRE A Y J | 2026-03-12 | 3/19/2026 12:00:00 AM |  | 7 | 21 | 22.4 | 107 | PLACA | 21 | PLACA-21-7 | 2026-10-22 | NUEVO | 2026-10-22 | 13.86 | 1.4
VIALE 26 | P-T2-56 |  | Concreto | PLACA T2 PISO 11 EJES 4 AL 7 ENTRE A Y J | 2026-03-12 | 3/19/2026 12:00:00 AM |  | 7 | 21 | 23.6 | 112 | PLACA | 21 | PLACA-21-7 | 2026-10-22 | NUEVO | 2026-10-22 | 13.86 | 2.6
VIALE 26 | P-T2-56 |  | Concreto | PLACA T2 PISO 11 EJES 4 AL 7 ENTRE A Y J | 2026-03-12 | 3/13/2026 12:00:00 AM |  | 1 | 21 | 3.8 | 18 | PLACA | 21 | PLACA-21-1 | 2026-10-22 | NUEVO | 2026-10-22 | 4.2 | -17.2
VIALE 26 | P-T2-56 |  | Concreto | PLACA T2 PISO 11 EJES 4 AL 7 ENTRE A Y J | 2026-03-12 | 3/13/2026 12:00:00 AM |  | 1 | 21 | 3.9 | 19 | PLACA | 21 | PLACA-21-1 | 2026-10-22 | NUEVO | 2026-10-22 | 4.2 | -17.1
VIALE 26 | P-T2-56 |  | Concreto | PLACA T2 PISO 11 EJES 4 AL 7 ENTRE A Y J | 2026-03-12 | 3/13/2026 12:00:00 AM |  | 1 | 21 | 3.2 | 15 | PLACA | 21 | PLACA-21-1 | 2026-10-22 | NUEVO | 2026-10-22 | 4.2 | -17.8
VIALE 26 | M-T1-47 |  | Concreto | MUROS T1 P7 EJES 15 AL 12 ENTRE AyJ M=31,32,2,10,23,25 | 2026-03-11 | 3/18/2026 12:00:00 AM |  | 7 | 21 | 23.6 | 112 | MURO | 21 | MURO-21-7 | 2026-10-22 | NUEVO | 2026-10-22 | 13.86 | 2.6
VIALE 26 | M-T1-47 |  | Concreto | MUROS T1 P7 EJES 15 AL 12 ENTRE AyJ M=31,32,2,10,23,25 | 2026-03-11 | 3/18/2026 12:00:00 AM |  | 7 | 21 | 23.3 | 111 | MURO | 21 | MURO-21-7 | 2026-10-22 | NUEVO | 2026-10-22 | 13.86 | 2.3
VIALE 26 | M-T1-47 |  | Concreto | MUROS T1 P7 EJES 15 AL 12 ENTRE AyJ M=31,32,2,10,23,25 | 2026-03-11 | 3/18/2026 12:00:00 AM |  | 7 | 21 | 22.7 | 108 | MURO | 21 | MURO-21-7 | 2026-10-22 | NUEVO | 2026-10-22 | 13.86 | 1.7
VIALE 26 | M-T1-47 |  | Concreto | MUROS T1 P7 EJES 15 AL 12 ENTRE AyJ M=31,32,2,10,23,25 | 2026-03-11 | 3/12/2026 12:00:00 AM |  | 1 | 21 | 4.1 | 19 | MURO | 21 | MURO-21-1 | 2026-10-22 | NUEVO | 2026-10-22 | 4.2 | -16.9
VIALE 26 | M-T1-47 |  | Concreto | MUROS T1 P7 EJES 15 AL 12 ENTRE AyJ M=31,32,2,10,23,25 | 2026-03-11 | 3/12/2026 12:00:00 AM |  | 1 | 21 | 4 | 19 | MURO | 21 | MURO-21-1 | 2026-10-22 | NUEVO | 2026-10-22 | 4.2 | -17
VIALE 26 | M-T1-47 |  | Concreto | MUROS T1 P7 EJES 15 AL 12 ENTRE AyJ M=31,32,2,10,23,25 | 2026-03-11 | 3/12/2026 12:00:00 AM |  | 1 | 21 | 3.9 | 18 | MURO | 21 | MURO-21-1 | 2026-10-22 | NUEVO | 2026-10-22 | 4.2 | -17.1
VIALE 26 | M-T1-47. |  | Concreto | MUROS T1 P7 EJES 15 AL 12 ENTRE AyJ M=31,32,2,10,23,25 | 2026-03-11 | 4/13/2026 12:00:00 AM |  | 33 | 21 | 31.9 | 152 | MURO | 21 | MURO-21-33 | 2026-10-22 | NUEVO | 2026-10-22 | 21 | 10.9
VIALE 26 | M-T1-47. |  | Concreto | MUROS T1 P7 EJES 15 AL 12 ENTRE AyJ M=31,32,2,10,23,25 | 2026-03-11 | 4/13/2026 12:00:00 AM |  | 33 | 21 | 31.9 | 152 | MURO | 21 | MURO-21-33 | 2026-10-22 | NUEVO | 2026-10-22 | 21 | 10.9
VIALE 26 | M-T1-47. |  | Concreto | MUROS T1 P7 EJES 15 AL 12 ENTRE AyJ M=31,32,2,10,23,25 | 2026-03-11 | 4/13/2026 12:00:00 AM |  | 33 | 21 | 31.1 | 148 | MURO | 21 | MURO-21-33 | 2026-10-22 | NUEVO | 2026-10-22 | 21 | 10.1
VIALE 26 | P-T1-37 |  | Concreto | PLACA T1 PISO 7 EJE 4 AL 6 ENTRE A-J | 2026-03-11 | 3/18/2026 12:00:00 AM |  | 7 | 21 | 30.6 | 146 | PLACA | 21 | PLACA-21-7 | 2026-10-22 | NUEVO | 2026-10-22 | 13.86 | 9.6
VIALE 26 | P-T1-37 |  | Concreto | PLACA T1 PISO 7 EJE 4 AL 6 ENTRE A-J | 2026-03-11 | 3/18/2026 12:00:00 AM |  | 7 | 21 | 28.6 | 136 | PLACA | 21 | PLACA-21-7 | 2026-10-22 | NUEVO | 2026-10-22 | 13.86 | 7.6
VIALE 26 | P-T1-37 |  | Concreto | PLACA T1 PISO 7 EJE 4 AL 6 ENTRE A-J | 2026-03-11 | 3/18/2026 12:00:00 AM |  | 7 | 21 | 30.9 | 147 | PLACA | 21 | PLACA-21-7 | 2026-10-22 | NUEVO | 2026-10-22 | 13.86 | 9.9
VIALE 26 | P-T1-37 |  | Concreto | PLACA T1 PISO 7 EJE 4 AL 6 ENTRE A-J | 2026-03-11 | 3/12/2026 12:00:00 AM |  | 1 | 21 | 5.2 | 24 | PLACA | 21 | PLACA-21-1 | 2026-10-22 | NUEVO | 2026-10-22 | 4.2 | -15.8
VIALE 26 | P-T1-37 |  | Concreto | PLACA T1 PISO 7 EJE 4 AL 6 ENTRE A-J | 2026-03-11 | 3/12/2026 12:00:00 AM |  | 1 | 21 | 5.1 | 24 | PLACA | 21 | PLACA-21-1 | 2026-10-22 | NUEVO | 2026-10-22 | 4.2 | -15.9
VIALE 26 | P-T1-37 |  | Concreto | PLACA T1 PISO 7 EJE 4 AL 6 ENTRE A-J | 2026-03-11 | 3/12/2026 12:00:00 AM |  | 1 | 21 | 5 | 24 | PLACA | 21 | PLACA-21-1 | 2026-10-22 | NUEVO | 2026-10-22 | 4.2 | -16
VIALE 26 | P-T1-37. |  | Concreto | PLACA T1 PISO 7 EJE 4 AL 6 ENTRE A-J | 2026-03-11 | 4/14/2026 12:00:00 AM |  | 34 | 21 | 39.8 | 190 | PLACA | 21 | PLACA-21-34 | 2026-10-22 | NUEVO | 2026-10-22 | 21 | 18.8
VIALE 26 | P-T1-37. |  | Concreto | PLACA T1 PISO 7 EJE 4 AL 6 ENTRE A-J | 2026-03-11 | 4/14/2026 12:00:00 AM |  | 34 | 21 | 40.8 | 194 | PLACA | 21 | PLACA-21-34 | 2026-10-22 | NUEVO | 2026-10-22 | 21 | 19.8
VIALE 26 | P-T1-37. |  | Concreto | PLACA T1 PISO 7 EJE 4 AL 6 ENTRE A-J | 2026-03-11 | 4/14/2026 12:00:00 AM |  | 34 | 21 | 40 | 190 | PLACA | 21 | PLACA-21-34 | 2026-10-22 | NUEVO | 2026-10-22 | 21 | 19
VIALE 26 | P-T2-55 |  | Concreto | PLACA T2 PISO 11 EJES 7 AL 9 ENTRE A Y J | 2026-03-11 | 4/16/2026 12:00:00 AM |  | 36 | 21 | 30.9 | 147 | PLACA | 21 | PLACA-21-36 | 2026-10-22 | NUEVO | 2026-10-22 | 21 | 9.9
VIALE 26 | P-T2-55 |  | Concreto | PLACA T2 PISO 11 EJES 7 AL 9 ENTRE A Y J | 2026-03-11 | 4/16/2026 12:00:00 AM |  | 36 | 21 | 31.1 | 148 | PLACA | 21 | PLACA-21-36 | 2026-10-22 | NUEVO | 2026-10-22 | 21 | 10.1
VIALE 26 | P-T2-55 |  | Concreto | PLACA T2 PISO 11 EJES 7 AL 9 ENTRE A Y J | 2026-03-11 | 4/16/2026 12:00:00 AM |  | 36 | 21 | 31.4 | 149 | PLACA | 21 | PLACA-21-36 | 2026-10-22 | NUEVO | 2026-10-22 | 21 | 10.4
VIALE 26 | P-T2-55 |  | Concreto | PLACA T2 PISO 11 EJES 7 AL 9 ENTRE A Y J | 2026-03-11 | 3/18/2026 12:00:00 AM |  | 7 | 21 | 23.2 | 110 | PLACA | 21 | PLACA-21-7 | 2026-10-22 | NUEVO | 2026-10-22 | 13.86 | 2.2
VIALE 26 | P-T2-55 |  | Concreto | PLACA T2 PISO 11 EJES 7 AL 9 ENTRE A Y J | 2026-03-11 | 3/18/2026 12:00:00 AM |  | 7 | 21 | 23.3 | 111 | PLACA | 21 | PLACA-21-7 | 2026-10-22 | NUEVO | 2026-10-22 | 13.86 | 2.3
VIALE 26 | P-T2-55 |  | Concreto | PLACA T2 PISO 11 EJES 7 AL 9 ENTRE A Y J | 2026-03-11 | 3/18/2026 12:00:00 AM |  | 7 | 21 | 22.4 | 107 | PLACA | 21 | PLACA-21-7 | 2026-10-22 | NUEVO | 2026-10-22 | 13.86 | 1.4
VIALE 26 | P-T2-55 |  | Concreto | PLACA T2 PISO 11 EJES 7 AL 9 ENTRE A Y J | 2026-03-11 | 3/12/2026 12:00:00 AM |  | 1 | 21 | 4.9 | 23 | PLACA | 21 | PLACA-21-1 | 2026-10-22 | NUEVO | 2026-10-22 | 4.2 | -16.1
VIALE 26 | P-T2-55 |  | Concreto | PLACA T2 PISO 11 EJES 7 AL 9 ENTRE A Y J | 2026-03-11 | 3/12/2026 12:00:00 AM |  | 1 | 21 | 5.1 | 24 | PLACA | 21 | PLACA-21-1 | 2026-10-22 | NUEVO | 2026-10-22 | 4.2 | -15.9
VIALE 26 | P-T2-55 |  | Concreto | PLACA T2 PISO 11 EJES 7 AL 9 ENTRE A Y J | 2026-03-11 | 3/12/2026 12:00:00 AM |  | 1 | 21 | 5 | 24 | PLACA | 21 | PLACA-21-1 | 2026-10-22 | NUEVO | 2026-10-22 | 4.2 | -16
VIALE 26 | M-T2-72 |  | Concreto | MUROS T2 P10 EJES 1 AL 2 ENTRE A Y J M=15,19,22,23,24,25 | 2026-03-10 | 4/15/2026 12:00:00 AM |  | 36 | 21 | 30.6 | 146 | MURO | 21 | MURO-21-36 | 2026-10-22 | NUEVO | 2026-10-22 | 21 | 9.6
VIALE 26 | M-T2-72 |  | Concreto | MUROS T2 P10 EJES 1 AL 2 ENTRE A Y J M=15,19,22,23,24,25 | 2026-03-10 | 4/15/2026 12:00:00 AM |  | 36 | 21 | 30.5 | 145 | MURO | 21 | MURO-21-36 | 2026-10-22 | NUEVO | 2026-10-22 | 21 | 9.5
VIALE 26 | M-T2-72 |  | Concreto | MUROS T2 P10 EJES 1 AL 2 ENTRE A Y J M=15,19,22,23,24,25 | 2026-03-10 | 4/15/2026 12:00:00 AM |  | 36 | 21 | 30.2 | 144 | MURO | 21 | MURO-21-36 | 2026-10-22 | NUEVO | 2026-10-22 | 21 | 9.2
VIALE 26 | M-T2-72 |  | Concreto | MUROS T2 P10 EJES 1 AL 2 ENTRE A Y J M=15,19,22,23,24,25 | 2026-03-10 | 3/17/2026 12:00:00 AM |  | 7 | 21 | 24.6 | 117 | MURO | 21 | MURO-21-7 | 2026-10-22 | NUEVO | 2026-10-22 | 13.86 | 3.6
VIALE 26 | M-T2-72 |  | Concreto | MUROS T2 P10 EJES 1 AL 2 ENTRE A Y J M=15,19,22,23,24,25 | 2026-03-10 | 3/17/2026 12:00:00 AM |  | 7 | 21 | 25.4 | 121 | MURO | 21 | MURO-21-7 | 2026-10-22 | NUEVO | 2026-10-22 | 13.86 | 4.4
VIALE 26 | M-T2-72 |  | Concreto | MUROS T2 P10 EJES 1 AL 2 ENTRE A Y J M=15,19,22,23,24,25 | 2026-03-10 | 3/17/2026 12:00:00 AM |  | 7 | 21 | 23.6 | 112 | MURO | 21 | MURO-21-7 | 2026-10-22 | NUEVO | 2026-10-22 | 13.86 | 2.6
VIALE 26 | M-T2-72 |  | Concreto | MUROS T2 P10 EJES 1 AL 2 ENTRE A Y J M=15,19,22,23,24,25 | 2026-03-10 | 3/11/2026 12:00:00 AM |  | 1 | 21 | 3.7 | 18 | MURO | 21 | MURO-21-1 | 2026-10-22 | NUEVO | 2026-10-22 | 4.2 | -17.3
VIALE 26 | M-T2-72 |  | Concreto | MUROS T2 P10 EJES 1 AL 2 ENTRE A Y J M=15,19,22,23,24,25 | 2026-03-10 | 3/11/2026 12:00:00 AM |  | 1 | 21 | 3.7 | 17 | MURO | 21 | MURO-21-1 | 2026-10-22 | NUEVO | 2026-10-22 | 4.2 | -17.3
VIALE 26 | M-T2-72 |  | Concreto | MUROS T2 P10 EJES 1 AL 2 ENTRE A Y J M=15,19,22,23,24,25 | 2026-03-10 | 3/11/2026 12:00:00 AM |  | 1 | 21 | 3.7 | 17 | MURO | 21 | MURO-21-1 | 2026-10-22 | NUEVO | 2026-10-22 | 4.2 | -17.3
VIALE 26 | MR-T1-02 |  | Concreto | MORTERO GRAUTING T1 PISO 2 | 2026-03-10 | 3/24/2026 12:00:00 AM |  | 14 | 12.3 | 10.2 | 83 | AUTOCOMPAC | 21 | AUTOCOMPAC-21-14 | 2026-10-22 | NUEVO | 2026-10-22 |  | -2.1
VIALE 26 | MR-T1-02 |  | Concreto | MORTERO GRAUTING T1 PISO 2 | 2026-03-10 | 3/24/2026 12:00:00 AM |  | 14 | 12.3 | 11.2 | 92 | AUTOCOMPAC | 21 | AUTOCOMPAC-21-14 | 2026-10-22 | NUEVO | 2026-10-22 |  | -1.1
VIALE 26 | MR-T1-02 |  | Concreto | MORTERO GRAUTING T1 PISO 2 | 2026-03-10 | 3/24/2026 12:00:00 AM |  | 14 | 12.3 | 10.9 | 89 | AUTOCOMPAC | 21 | AUTOCOMPAC-21-14 | 2026-10-22 | NUEVO | 2026-10-22 |  | -1.4
VIALE 26 | MR-T1-02_ |  | Concreto | MORTERO GRAUTING T1 PISO 2 | 2026-03-10 | 4/11/2026 12:00:00 AM |  | 32 | 12.4 | 14.1 | 113 | AUTOCOMPAC | 21 | AUTOCOMPAC-21-32 | 2026-10-22 | NUEVO | 2026-10-22 |  | 1.7
VIALE 26 | MR-T1-02_ |  | Concreto | MORTERO GRAUTING T1 PISO 2 | 2026-03-10 | 4/11/2026 12:00:00 AM |  | 32 | 12.4 | 17.3 | 139 | AUTOCOMPAC | 21 | AUTOCOMPAC-21-32 | 2026-10-22 | NUEVO | 2026-10-22 |  | 4.9
VIALE 26 | MR-T1-02_ |  | Concreto | MORTERO GRAUTING T1 PISO 2 | 2026-03-10 | 4/11/2026 12:00:00 AM |  | 32 | 12.4 | 15.1 | 122 | AUTOCOMPAC | 21 | AUTOCOMPAC-21-32 | 2026-10-22 | NUEVO | 2026-10-22 |  | 2.7
VIALE 26 | P-T2-54 |  | Concreto | PLACA T2 PISO 11 EJES 9 AL 11 ENTRE A Y J | 2026-03-10 | 4/16/2026 12:00:00 AM |  | 37 | 21 | 34.1 | 162 | PLACA | 21 | PLACA-21-37 | 2026-10-22 | NUEVO | 2026-10-22 | 21 | 13.1
VIALE 26 | P-T2-54 |  | Concreto | PLACA T2 PISO 11 EJES 9 AL 11 ENTRE A Y J | 2026-03-10 | 4/16/2026 12:00:00 AM |  | 37 | 21 | 35.5 | 169 | PLACA | 21 | PLACA-21-37 | 2026-10-22 | NUEVO | 2026-10-22 | 21 | 14.5
VIALE 26 | P-T2-54 |  | Concreto | PLACA T2 PISO 11 EJES 9 AL 11 ENTRE A Y J | 2026-03-10 | 4/16/2026 12:00:00 AM |  | 37 | 21 | 32.2 | 153 | PLACA | 21 | PLACA-21-37 | 2026-10-22 | NUEVO | 2026-10-22 | 21 | 11.2
VIALE 26 | P-T2-54 |  | Concreto | PLACA T2 PISO 11 EJES 9 AL 11 ENTRE A Y J | 2026-03-10 | 3/17/2026 12:00:00 AM |  | 7 | 21 | 29.8 | 142 | PLACA | 21 | PLACA-21-7 | 2026-10-22 | NUEVO | 2026-10-22 | 13.86 | 8.8
VIALE 26 | P-T2-54 |  | Concreto | PLACA T2 PISO 11 EJES 9 AL 11 ENTRE A Y J | 2026-03-10 | 3/17/2026 12:00:00 AM |  | 7 | 21 | 27.4 | 130 | PLACA | 21 | PLACA-21-7 | 2026-10-22 | NUEVO | 2026-10-22 | 13.86 | 6.4
VIALE 26 | P-T2-54 |  | Concreto | PLACA T2 PISO 11 EJES 9 AL 11 ENTRE A Y J | 2026-03-10 | 3/17/2026 12:00:00 AM |  | 7 | 21 | 28.8 | 137 | PLACA | 21 | PLACA-21-7 | 2026-10-22 | NUEVO | 2026-10-22 | 13.86 | 7.8
VIALE 26 | P-T2-54 |  | Concreto | PLACA T2 PISO 11 EJES 9 AL 11 ENTRE A Y J | 2026-03-10 | 3/11/2026 12:00:00 AM |  | 1 | 21 | 2.3 | 11 | PLACA | 21 | PLACA-21-1 | 2026-10-22 | NUEVO | 2026-10-22 | 4.2 | -18.7
VIALE 26 | P-T2-54 |  | Concreto | PLACA T2 PISO 11 EJES 9 AL 11 ENTRE A Y J | 2026-03-10 | 3/11/2026 12:00:00 AM |  | 1 | 21 | 2.8 | 13 | PLACA | 21 | PLACA-21-1 | 2026-10-22 | NUEVO | 2026-10-22 | 4.2 | -18.2
VIALE 26 | P-T2-54 |  | Concreto | PLACA T2 PISO 11 EJES 9 AL 11 ENTRE A Y J | 2026-03-10 | 3/11/2026 12:00:00 AM |  | 1 | 21 | 3 | 14 | PLACA | 21 | PLACA-21-1 | 2026-10-22 | NUEVO | 2026-10-22 | 4.2 | -18
VIALE 26 | M-T1-46 |  | Concreto | MUROS T2 P6 EJE 3 -GyJ M=23,21,8 EJE 1-2 AyJ M=1,18,19 | 2026-03-09 | 3/16/2026 12:00:00 AM |  | 7 | 21 | 21 | 100 | MURO | 21 | MURO-21-7 | 2026-10-22 | NUEVO | 2026-10-22 | 13.86 | 0
VIALE 26 | M-T1-46 |  | Concreto | MUROS T2 P6 EJE 3 -GyJ M=23,21,8 EJE 1-2 AyJ M=1,18,19 | 2026-03-09 | 3/16/2026 12:00:00 AM |  | 7 | 21 | 22.4 | 107 | MURO | 21 | MURO-21-7 | 2026-10-22 | NUEVO | 2026-10-22 | 13.86 | 1.4
VIALE 26 | M-T1-46 |  | Concreto | MUROS T2 P6 EJE 3 -GyJ M=23,21,8 EJE 1-2 AyJ M=1,18,19 | 2026-03-09 | 3/16/2026 12:00:00 AM |  | 7 | 21 | 26 | 124 | MURO | 21 | MURO-21-7 | 2026-10-22 | NUEVO | 2026-10-22 | 13.86 | 5
VIALE 26 | M-T1-46 |  | Concreto | MUROS T2 P6 EJE 3 -GyJ M=23,21,8 EJE 1-2 AyJ M=1,18,19 | 2026-03-09 | 3/10/2026 12:00:00 AM |  | 1 | 21 | 3.3 | 16 | MURO | 21 | MURO-21-1 | 2026-10-22 | NUEVO | 2026-10-22 | 4.2 | -17.7
VIALE 26 | M-T1-46 |  | Concreto | MUROS T2 P6 EJE 3 -GyJ M=23,21,8 EJE 1-2 AyJ M=1,18,19 | 2026-03-09 | 3/10/2026 12:00:00 AM |  | 1 | 21 | 3.3 | 16 | MURO | 21 | MURO-21-1 | 2026-10-22 | NUEVO | 2026-10-22 | 4.2 | -17.7
VIALE 26 | M-T1-46 |  | Concreto | MUROS T2 P6 EJE 3 -GyJ M=23,21,8 EJE 1-2 AyJ M=1,18,19 | 2026-03-09 | 3/10/2026 12:00:00 AM |  | 1 | 21 | 3.2 | 15 | MURO | 21 | MURO-21-1 | 2026-10-22 | NUEVO | 2026-10-22 | 4.2 | -17.8
VIALE 26 | M-T1-46. |  | Concreto | MUROS T2 P6 EJE 3 -GyJ M=23,21,8 EJE 1-2 AyJ M=1,18,19 | 2026-03-09 | 4/13/2026 12:00:00 AM |  | 35 | 21 | 30.6 | 146 | MURO | 21 | MURO-21-35 | 2026-10-22 | NUEVO | 2026-10-22 | 21 | 9.6
VIALE 26 | M-T1-46. |  | Concreto | MUROS T2 P6 EJE 3 -GyJ M=23,21,8 EJE 1-2 AyJ M=1,18,19 | 2026-03-09 | 4/13/2026 12:00:00 AM |  | 35 | 21 | 32.6 | 155 | MURO | 21 | MURO-21-35 | 2026-10-22 | NUEVO | 2026-10-22 | 21 | 11.6
VIALE 26 | M-T1-46. |  | Concreto | MUROS T2 P6 EJE 3 -GyJ M=23,21,8 EJE 1-2 AyJ M=1,18,19 | 2026-03-09 | 4/13/2026 12:00:00 AM |  | 35 | 21 | 33.2 | 158 | MURO | 21 | MURO-21-35 | 2026-10-22 | NUEVO | 2026-10-22 | 21 | 12.2
VIALE 26 | M-T2-71 |  | Concreto | MUROS T2 P10 EJE 3 A Y J M=32,9A,29A EJE 5 A Y D M=32,29,9 | 2026-03-09 | 4/17/2026 12:00:00 AM |  | 39 | 21 | 42.3 | 201 | MURO | 21 | MURO-21-39 | 2026-10-22 | NUEVO | 2026-10-22 | 21 | 21.3
VIALE 26 | M-T2-71 |  | Concreto | MUROS T2 P10 EJE 3 A Y J M=32,9A,29A EJE 5 A Y D M=32,29,9 | 2026-03-09 | 4/17/2026 12:00:00 AM |  | 39 | 21 | 39.7 | 189 | MURO | 21 | MURO-21-39 | 2026-10-22 | NUEVO | 2026-10-22 | 21 | 18.7
VIALE 26 | M-T2-71 |  | Concreto | MUROS T2 P10 EJE 3 A Y J M=32,9A,29A EJE 5 A Y D M=32,29,9 | 2026-03-09 | 4/17/2026 12:00:00 AM |  | 39 | 21 | 40 | 190 | MURO | 21 | MURO-21-39 | 2026-10-22 | NUEVO | 2026-10-22 | 21 | 19
VIALE 26 | M-T2-71 |  | Concreto | MUROS T2 P10 EJE 3 A Y J M=32,9A,29A EJE 5 A Y D M=32,29,9 | 2026-03-09 | 3/16/2026 12:00:00 AM |  | 7 | 21 | 32.3 | 154 | MURO | 21 | MURO-21-7 | 2026-10-22 | NUEVO | 2026-10-22 | 13.86 | 11.3
VIALE 26 | M-T2-71 |  | Concreto | MUROS T2 P10 EJE 3 A Y J M=32,9A,29A EJE 5 A Y D M=32,29,9 | 2026-03-09 | 3/16/2026 12:00:00 AM |  | 7 | 21 | 34.2 | 163 | MURO | 21 | MURO-21-7 | 2026-10-22 | NUEVO | 2026-10-22 | 13.86 | 13.2
VIALE 26 | M-T2-71 |  | Concreto | MUROS T2 P10 EJE 3 A Y J M=32,9A,29A EJE 5 A Y D M=32,29,9 | 2026-03-09 | 3/16/2026 12:00:00 AM |  | 7 | 21 | 33.1 | 158 | MURO | 21 | MURO-21-7 | 2026-10-22 | NUEVO | 2026-10-22 | 13.86 | 12.1
VIALE 26 | M-T2-71 |  | Concreto | MUROS T2 P10 EJE 3 A Y J M=32,9A,29A EJE 5 A Y D M=32,29,9 | 2026-03-09 | 3/10/2026 12:00:00 AM |  | 1 | 21 | 6.2 | 30 | MURO | 21 | MURO-21-1 | 2026-10-22 | NUEVO | 2026-10-22 | 4.2 | -14.8
VIALE 26 | M-T2-71 |  | Concreto | MUROS T2 P10 EJE 3 A Y J M=32,9A,29A EJE 5 A Y D M=32,29,9 | 2026-03-09 | 3/10/2026 12:00:00 AM |  | 1 | 21 | 5.9 | 28 | MURO | 21 | MURO-21-1 | 2026-10-22 | NUEVO | 2026-10-22 | 4.2 | -15.1
VIALE 26 | M-T2-71 |  | Concreto | MUROS T2 P10 EJE 3 A Y J M=32,9A,29A EJE 5 A Y D M=32,29,9 | 2026-03-09 | 3/10/2026 12:00:00 AM |  | 1 | 21 | 5.4 | 26 | MURO | 21 | MURO-21-1 | 2026-10-22 | NUEVO | 2026-10-22 | 4.2 | -15.6
VIALE 26 | P-T1-36 |  | Concreto | PLACA P7 T1 EJES 06 Y 08 ENTRE A-J | 2026-03-09 | 3/16/2026 12:00:00 AM |  | 7 | 21 | 30.2 | 144 | PLACA | 21 | PLACA-21-7 | 2026-10-22 | NUEVO | 2026-10-22 | 13.86 | 9.2
VIALE 26 | P-T1-36 |  | Concreto | PLACA P7 T1 EJES 06 Y 08 ENTRE A-J | 2026-03-09 | 3/16/2026 12:00:00 AM |  | 7 | 21 | 27.2 | 130 | PLACA | 21 | PLACA-21-7 | 2026-10-22 | NUEVO | 2026-10-22 | 13.86 | 6.2
VIALE 26 | P-T1-36 |  | Concreto | PLACA P7 T1 EJES 06 Y 08 ENTRE A-J | 2026-03-09 | 3/16/2026 12:00:00 AM |  | 7 | 21 | 16.4 | 78 | PLACA | 21 | PLACA-21-7 | 2026-10-22 | NUEVO | 2026-10-22 | 13.86 | -4.6
VIALE 26 | P-T1-36 |  | Concreto | PLACA P7 T1 EJES 06 Y 08 ENTRE A-J | 2026-03-09 | 3/10/2026 12:00:00 AM |  | 1 | 21 | 3.5 | 17 | PLACA | 21 | PLACA-21-1 | 2026-10-22 | NUEVO | 2026-10-22 | 4.2 | -17.5
VIALE 26 | P-T1-36 |  | Concreto | PLACA P7 T1 EJES 06 Y 08 ENTRE A-J | 2026-03-09 | 3/10/2026 12:00:00 AM |  | 1 | 21 | 5.4 | 26 | PLACA | 21 | PLACA-21-1 | 2026-10-22 | NUEVO | 2026-10-22 | 4.2 | -15.6
VIALE 26 | P-T1-36 |  | Concreto | PLACA P7 T1 EJES 06 Y 08 ENTRE A-J | 2026-03-09 | 3/10/2026 12:00:00 AM |  | 1 | 21 | 4.4 | 21 | PLACA | 21 | PLACA-21-1 | 2026-10-22 | NUEVO | 2026-10-22 | 4.2 | -16.6
VIALE 26 | P-T2-53 |  | Concreto | PLACA T2 PISO 11 EJES 12 AL 15 ENTRE A Y J ESCALERA 8 AL 9 | 2026-03-09 | 4/16/2026 12:00:00 AM |  | 38 | 21 | 35.4 | 169 | PLACA | 21 | PLACA-21-38 | 2026-10-22 | NUEVO | 2026-10-22 | 21 | 14.4
VIALE 26 | P-T2-53 |  | Concreto | PLACA T2 PISO 11 EJES 12 AL 15 ENTRE A Y J ESCALERA 8 AL 9 | 2026-03-09 | 4/16/2026 12:00:00 AM |  | 38 | 21 | 39.6 | 189 | PLACA | 21 | PLACA-21-38 | 2026-10-22 | NUEVO | 2026-10-22 | 21 | 18.6
VIALE 26 | P-T2-53 |  | Concreto | PLACA T2 PISO 11 EJES 12 AL 15 ENTRE A Y J ESCALERA 8 AL 9 | 2026-03-09 | 4/16/2026 12:00:00 AM |  | 38 | 21 | 37.9 | 180 | PLACA | 21 | PLACA-21-38 | 2026-10-22 | NUEVO | 2026-10-22 | 21 | 16.9
VIALE 26 | P-T2-53 |  | Concreto | PLACA T2 PISO 11 EJES 12 AL 15 ENTRE A Y J ESCALERA 8 AL 9 | 2026-03-09 | 3/16/2026 12:00:00 AM |  | 7 | 21 | 31.5 | 150 | PLACA | 21 | PLACA-21-7 | 2026-10-22 | NUEVO | 2026-10-22 | 13.86 | 10.5
VIALE 26 | P-T2-53 |  | Concreto | PLACA T2 PISO 11 EJES 12 AL 15 ENTRE A Y J ESCALERA 8 AL 9 | 2026-03-09 | 3/16/2026 12:00:00 AM |  | 7 | 21 | 23.7 | 113 | PLACA | 21 | PLACA-21-7 | 2026-10-22 | NUEVO | 2026-10-22 | 13.86 | 2.7
VIALE 26 | P-T2-53 |  | Concreto | PLACA T2 PISO 11 EJES 12 AL 15 ENTRE A Y J ESCALERA 8 AL 9 | 2026-03-09 | 3/16/2026 12:00:00 AM |  | 7 | 21 | 31.6 | 150 | PLACA | 21 | PLACA-21-7 | 2026-10-22 | NUEVO | 2026-10-22 | 13.86 | 10.6
VIALE 26 | P-T2-53 |  | Concreto | PLACA T2 PISO 11 EJES 12 AL 15 ENTRE A Y J ESCALERA 8 AL 9 | 2026-03-09 | 3/10/2026 12:00:00 AM |  | 1 | 21 | 6.6 | 31 | PLACA | 21 | PLACA-21-1 | 2026-10-22 | NUEVO | 2026-10-22 | 4.2 | -14.4
VIALE 26 | P-T2-53 |  | Concreto | PLACA T2 PISO 11 EJES 12 AL 15 ENTRE A Y J ESCALERA 8 AL 9 | 2026-03-09 | 3/10/2026 12:00:00 AM |  | 1 | 21 | 6 | 28 | PLACA | 21 | PLACA-21-1 | 2026-10-22 | NUEVO | 2026-10-22 | 4.2 | -15
VIALE 26 | P-T2-53 |  | Concreto | PLACA T2 PISO 11 EJES 12 AL 15 ENTRE A Y J ESCALERA 8 AL 9 | 2026-03-09 | 3/10/2026 12:00:00 AM |  | 1 | 21 | 6.1 | 29 | PLACA | 21 | PLACA-21-1 | 2026-10-22 | NUEVO | 2026-10-22 | 4.2 | -14.9
VIALE 26 | M-T2-70 |  | Concreto | MUROS T2 P10 EJES 4-5 ENTRE A Y J M=2,31,14 | 2026-03-07 | 4/15/2026 12:00:00 AM |  | 39 | 21 | 34 | 162 | MURO | 21 | MURO-21-39 | 2026-10-22 | NUEVO | 2026-10-22 | 21 | 13
VIALE 26 | M-T2-70 |  | Concreto | MUROS T2 P10 EJES 4-5 ENTRE A Y J M=2,31,14 | 2026-03-07 | 4/15/2026 12:00:00 AM |  | 39 | 21 | 36.6 | 174 | MURO | 21 | MURO-21-39 | 2026-10-22 | NUEVO | 2026-10-22 | 21 | 15.6
VIALE 26 | M-T2-70 |  | Concreto | MUROS T2 P10 EJES 4-5 ENTRE A Y J M=2,31,14 | 2026-03-07 | 4/15/2026 12:00:00 AM |  | 39 | 21 | 40.2 | 191 | MURO | 21 | MURO-21-39 | 2026-10-22 | NUEVO | 2026-10-22 | 21 | 19.2
VIALE 26 | M-T2-70 |  | Concreto | MUROS T2 P10 EJES 4-5 ENTRE A Y J M=2,31,14 | 2026-03-07 | 3/14/2026 12:00:00 AM |  | 7 | 21 | 30.6 | 146 | MURO | 21 | MURO-21-7 | 2026-10-22 | NUEVO | 2026-10-22 | 13.86 | 9.6
VIALE 26 | M-T2-70 |  | Concreto | MUROS T2 P10 EJES 4-5 ENTRE A Y J M=2,31,14 | 2026-03-07 | 3/14/2026 12:00:00 AM |  | 7 | 21 | 29.8 | 142 | MURO | 21 | MURO-21-7 | 2026-10-22 | NUEVO | 2026-10-22 | 13.86 | 8.8
VIALE 26 | M-T2-70 |  | Concreto | MUROS T2 P10 EJES 4-5 ENTRE A Y J M=2,31,14 | 2026-03-07 | 3/14/2026 12:00:00 AM |  | 7 | 21 | 29.4 | 140 | MURO | 21 | MURO-21-7 | 2026-10-22 | NUEVO | 2026-10-22 | 13.86 | 8.4
VIALE 26 | M-T2-70 |  | Concreto | MUROS T2 P10 EJES 4-5 ENTRE A Y J M=2,31,14 | 2026-03-07 | 3/9/2026 12:00:00 AM |  | 2 | 21 | 12 | 57 | MURO | 21 | MURO-21-2 | 2026-10-22 | NUEVO | 2026-10-22 | 6.83 | -9
VIALE 26 | M-T2-70 |  | Concreto | MUROS T2 P10 EJES 4-5 ENTRE A Y J M=2,31,14 | 2026-03-07 | 3/9/2026 12:00:00 AM |  | 2 | 21 | 14.2 | 68 | MURO | 21 | MURO-21-2 | 2026-10-22 | NUEVO | 2026-10-22 | 6.83 | -6.8
VIALE 26 | M-T2-70 |  | Concreto | MUROS T2 P10 EJES 4-5 ENTRE A Y J M=2,31,14 | 2026-03-07 | 3/9/2026 12:00:00 AM |  | 2 | 21 | 13.3 | 63 | MURO | 21 | MURO-21-2 | 2026-10-22 | NUEVO | 2026-10-22 | 6.83 | -7.7
VIALE 26 | P-T1-35 |  | Concreto | PLACA T1 PISO 7 EJES 8-10 ENTRE AyJ | 2026-03-07 | 3/14/2026 12:00:00 AM |  | 7 | 21 | 29.9 | 142 | PLACA | 21 | PLACA-21-7 | 2026-10-22 | NUEVO | 2026-10-22 | 13.86 | 8.9
VIALE 26 | P-T1-35 |  | Concreto | PLACA T1 PISO 7 EJES 8-10 ENTRE AyJ | 2026-03-07 | 3/14/2026 12:00:00 AM |  | 7 | 21 | 30.6 | 146 | PLACA | 21 | PLACA-21-7 | 2026-10-22 | NUEVO | 2026-10-22 | 13.86 | 9.6
VIALE 26 | P-T1-35 |  | Concreto | PLACA T1 PISO 7 EJES 8-10 ENTRE AyJ | 2026-03-07 | 3/14/2026 12:00:00 AM |  | 7 | 21 | 30.2 | 144 | PLACA | 21 | PLACA-21-7 | 2026-10-22 | NUEVO | 2026-10-22 | 13.86 | 9.2
VIALE 26 | P-T1-35 |  | Concreto | PLACA T1 PISO 7 EJES 8-10 ENTRE AyJ | 2026-03-07 | 3/9/2026 12:00:00 AM |  | 2 | 21 | 15.3 | 73 | PLACA | 21 | PLACA-21-2 | 2026-10-22 | NUEVO | 2026-10-22 | 6.83 | -5.7
VIALE 26 | P-T1-35 |  | Concreto | PLACA T1 PISO 7 EJES 8-10 ENTRE AyJ | 2026-03-07 | 3/9/2026 12:00:00 AM |  | 2 | 21 | 14.6 | 70 | PLACA | 21 | PLACA-21-2 | 2026-10-22 | NUEVO | 2026-10-22 | 6.83 | -6.4
VIALE 26 | P-T1-35 |  | Concreto | PLACA T1 PISO 7 EJES 8-10 ENTRE AyJ | 2026-03-07 | 3/9/2026 12:00:00 AM |  | 2 | 21 | 13.8 | 66 | PLACA | 21 | PLACA-21-2 | 2026-10-22 | NUEVO | 2026-10-22 | 6.83 | -7.2
VIALE 26 | P-T1-35. |  | Concreto | PLACA T1 PISO 7 EJES 8-10 ENTRE AyJ | 2026-03-07 | 4/14/2026 12:00:00 AM |  | 38 | 21 | 42.1 | 201 | PLACA | 21 | PLACA-21-38 | 2026-10-22 | NUEVO | 2026-10-22 | 21 | 21.1
VIALE 26 | P-T1-35. |  | Concreto | PLACA T1 PISO 7 EJES 8-10 ENTRE AyJ | 2026-03-07 | 4/14/2026 12:00:00 AM |  | 38 | 21 | 38.2 | 182 | PLACA | 21 | PLACA-21-38 | 2026-10-22 | NUEVO | 2026-10-22 | 21 | 17.2
VIALE 26 | P-T1-35. |  | Concreto | PLACA T1 PISO 7 EJES 8-10 ENTRE AyJ | 2026-03-07 | 4/14/2026 12:00:00 AM |  | 38 | 21 | 38.3 | 182 | PLACA | 21 | PLACA-21-38 | 2026-10-22 | NUEVO | 2026-10-22 | 21 | 17.3
VIALE 26 | M-T1-45 |  | Concreto | MUROS T1 P6 EJES 4-5 ENTRE JYG M=2,23,24,22,13 | 2026-03-06 | 3/13/2026 12:00:00 AM |  | 7 | 21 | 30 | 143 | MURO | 21 | MURO-21-7 | 2026-10-22 | NUEVO | 2026-10-22 | 13.86 | 9
VIALE 26 | M-T1-45 |  | Concreto | MUROS T1 P6 EJES 4-5 ENTRE JYG M=2,23,24,22,13 | 2026-03-06 | 3/13/2026 12:00:00 AM |  | 7 | 21 | 30.6 | 146 | MURO | 21 | MURO-21-7 | 2026-10-22 | NUEVO | 2026-10-22 | 13.86 | 9.6
VIALE 26 | M-T1-45 |  | Concreto | MUROS T1 P6 EJES 4-5 ENTRE JYG M=2,23,24,22,13 | 2026-03-06 | 3/13/2026 12:00:00 AM |  | 7 | 21 | 28.9 | 137 | MURO | 21 | MURO-21-7 | 2026-10-22 | NUEVO | 2026-10-22 | 13.86 | 7.9
VIALE 26 | M-T1-45 |  | Concreto | MUROS T1 P6 EJES 4-5 ENTRE JYG M=2,23,24,22,13 | 2026-03-06 | 3/7/2026 12:00:00 AM |  | 1 | 21 | 5.7 | 27 | MURO | 21 | MURO-21-1 | 2026-10-22 | NUEVO | 2026-10-22 | 4.2 | -15.3
VIALE 26 | M-T1-45 |  | Concreto | MUROS T1 P6 EJES 4-5 ENTRE JYG M=2,23,24,22,13 | 2026-03-06 | 3/7/2026 12:00:00 AM |  | 1 | 21 | 5.4 | 26 | MURO | 21 | MURO-21-1 | 2026-10-22 | NUEVO | 2026-10-22 | 4.2 | -15.6
VIALE 26 | M-T1-45 |  | Concreto | MUROS T1 P6 EJES 4-5 ENTRE JYG M=2,23,24,22,13 | 2026-03-06 | 3/7/2026 12:00:00 AM |  | 1 | 21 | 5.5 | 26 | MURO | 21 | MURO-21-1 | 2026-10-22 | NUEVO | 2026-10-22 | 4.2 | -15.5
VIALE 26 | M-T1-45. |  | Concreto | MUROS T1 P6 EJES 4-5 ENTRE JYG M=2,23,24,22,13 | 2026-03-06 | 4/13/2026 12:00:00 AM |  | 38 | 21 | 38.1 | 182 | MURO | 21 | MURO-21-38 | 2026-10-22 | NUEVO | 2026-10-22 | 21 | 17.1
VIALE 26 | M-T1-45. |  | Concreto | MUROS T1 P6 EJES 4-5 ENTRE JYG M=2,23,24,22,13 | 2026-03-06 | 4/13/2026 12:00:00 AM |  | 38 | 21 | 35.8 | 171 | MURO | 21 | MURO-21-38 | 2026-10-22 | NUEVO | 2026-10-22 | 21 | 14.8
VIALE 26 | M-T1-45. |  | Concreto | MUROS T1 P6 EJES 4-5 ENTRE JYG M=2,23,24,22,13 | 2026-03-06 | 4/13/2026 12:00:00 AM |  | 38 | 21 | 39.3 | 187 | MURO | 21 | MURO-21-38 | 2026-10-22 | NUEVO | 2026-10-22 | 21 | 18.3
VIALE 26 | M-T2-69 |  | Concreto | MUROS T2 P10 EJES 6 AL 7 ENTRE A Y J M=2,31,14 | 2026-03-06 | 4/15/2026 12:00:00 AM |  | 40 | 21 | 32.9 | 156 | MURO | 21 | MURO-21-40 | 2026-10-22 | NUEVO | 2026-10-22 | 21 | 11.9
VIALE 26 | M-T2-69 |  | Concreto | MUROS T2 P10 EJES 6 AL 7 ENTRE A Y J M=2,31,14 | 2026-03-06 | 4/15/2026 12:00:00 AM |  | 40 | 21 | 34.7 | 165 | MURO | 21 | MURO-21-40 | 2026-10-22 | NUEVO | 2026-10-22 | 21 | 13.7
VIALE 26 | M-T2-69 |  | Concreto | MUROS T2 P10 EJES 6 AL 7 ENTRE A Y J M=2,31,14 | 2026-03-06 | 4/15/2026 12:00:00 AM |  | 40 | 21 | 34.2 | 163 | MURO | 21 | MURO-21-40 | 2026-10-22 | NUEVO | 2026-10-22 | 21 | 13.2
VIALE 26 | M-T2-69 |  | Concreto | MUROS T2 P10 EJES 6 AL 7 ENTRE A Y J M=2,31,14 | 2026-03-06 | 3/13/2026 12:00:00 AM |  | 7 | 21 | 28.8 | 137 | MURO | 21 | MURO-21-7 | 2026-10-22 | NUEVO | 2026-10-22 | 13.86 | 7.8
VIALE 26 | M-T2-69 |  | Concreto | MUROS T2 P10 EJES 6 AL 7 ENTRE A Y J M=2,31,14 | 2026-03-06 | 3/13/2026 12:00:00 AM |  | 7 | 21 | 27.4 | 131 | MURO | 21 | MURO-21-7 | 2026-10-22 | NUEVO | 2026-10-22 | 13.86 | 6.4
VIALE 26 | M-T2-69 |  | Concreto | MUROS T2 P10 EJES 6 AL 7 ENTRE A Y J M=2,31,14 | 2026-03-06 | 3/13/2026 12:00:00 AM |  | 7 | 21 | 28 | 133 | MURO | 21 | MURO-21-7 | 2026-10-22 | NUEVO | 2026-10-22 | 13.86 | 7
VIALE 26 | M-T2-69 |  | Concreto | MUROS T2 P10 EJES 6 AL 7 ENTRE A Y J M=2,31,14 | 2026-03-06 | 3/7/2026 12:00:00 AM |  | 1 | 21 | 3.9 | 18 | MURO | 21 | MURO-21-1 | 2026-10-22 | NUEVO | 2026-10-22 | 4.2 | -17.1
VIALE 26 | M-T2-69 |  | Concreto | MUROS T2 P10 EJES 6 AL 7 ENTRE A Y J M=2,31,14 | 2026-03-06 | 3/7/2026 12:00:00 AM |  | 1 | 21 | 3.8 | 18 | MURO | 21 | MURO-21-1 | 2026-10-22 | NUEVO | 2026-10-22 | 4.2 | -17.2
VIALE 26 | M-T2-69 |  | Concreto | MUROS T2 P10 EJES 6 AL 7 ENTRE A Y J M=2,31,14 | 2026-03-06 | 3/7/2026 12:00:00 AM |  | 1 | 21 | 3.5 | 17 | MURO | 21 | MURO-21-1 | 2026-10-22 | NUEVO | 2026-10-22 | 4.2 | -17.5
VIALE 26 | P-T1-34 |  | Concreto | PLACA T1 PISO 7 EJES 10 AL 12 ENTRE AYJ | 2026-03-06 | 3/13/2026 12:00:00 AM |  | 7 | 21 | 27.3 | 130 | PLACA | 21 | PLACA-21-7 | 2026-10-22 | NUEVO | 2026-10-22 | 13.86 | 6.3
VIALE 26 | P-T1-34 |  | Concreto | PLACA T1 PISO 7 EJES 10 AL 12 ENTRE AYJ | 2026-03-06 | 3/13/2026 12:00:00 AM |  | 7 | 21 | 28.3 | 135 | PLACA | 21 | PLACA-21-7 | 2026-10-22 | NUEVO | 2026-10-22 | 13.86 | 7.3
VIALE 26 | P-T1-34 |  | Concreto | PLACA T1 PISO 7 EJES 10 AL 12 ENTRE AYJ | 2026-03-06 | 3/13/2026 12:00:00 AM |  | 7 | 21 | 21.3 | 102 | PLACA | 21 | PLACA-21-7 | 2026-10-22 | NUEVO | 2026-10-22 | 13.86 | 0.3
VIALE 26 | P-T1-34 |  | Concreto | PLACA T1 PISO 7 EJES 10 AL 12 ENTRE AYJ | 2026-03-06 | 3/7/2026 12:00:00 AM |  | 1 | 21 | 5.6 | 27 | PLACA | 21 | PLACA-21-1 | 2026-10-22 | NUEVO | 2026-10-22 | 4.2 | -15.4
VIALE 26 | P-T1-34 |  | Concreto | PLACA T1 PISO 7 EJES 10 AL 12 ENTRE AYJ | 2026-03-06 | 3/7/2026 12:00:00 AM |  | 1 | 21 | 5.2 | 25 | PLACA | 21 | PLACA-21-1 | 2026-10-22 | NUEVO | 2026-10-22 | 4.2 | -15.8
VIALE 26 | P-T1-34 |  | Concreto | PLACA T1 PISO 7 EJES 10 AL 12 ENTRE AYJ | 2026-03-06 | 3/7/2026 12:00:00 AM |  | 1 | 21 | 5.2 | 24 | PLACA | 21 | PLACA-21-1 | 2026-10-22 | NUEVO | 2026-10-22 | 4.2 | -15.8
VIALE 26 | P-T2-52 |  | Concreto | PLACA T2 PISO 10 EJES 1 AL 3 ENTRE A Y J | 2026-03-06 | 4/16/2026 12:00:00 AM |  | 41 | 21 | 33.7 | 160 | PLACA | 21 | PLACA-21-41 | 2026-10-22 | NUEVO | 2026-10-22 | 21 | 12.7
VIALE 26 | P-T2-52 |  | Concreto | PLACA T2 PISO 10 EJES 1 AL 3 ENTRE A Y J | 2026-03-06 | 4/16/2026 12:00:00 AM |  | 41 | 21 | 31.7 | 151 | PLACA | 21 | PLACA-21-41 | 2026-10-22 | NUEVO | 2026-10-22 | 21 | 10.7
VIALE 26 | P-T2-52 |  | Concreto | PLACA T2 PISO 10 EJES 1 AL 3 ENTRE A Y J | 2026-03-06 | 4/16/2026 12:00:00 AM |  | 41 | 21 | 35.9 | 171 | PLACA | 21 | PLACA-21-41 | 2026-10-22 | NUEVO | 2026-10-22 | 21 | 14.9
VIALE 26 | P-T2-52 |  | Concreto | PLACA T2 PISO 10 EJES 1 AL 3 ENTRE A Y J | 2026-03-06 | 3/13/2026 12:00:00 AM |  | 7 | 21 | 20.3 | 96 | PLACA | 21 | PLACA-21-7 | 2026-10-22 | NUEVO | 2026-10-22 | 13.86 | -0.7
VIALE 26 | P-T2-52 |  | Concreto | PLACA T2 PISO 10 EJES 1 AL 3 ENTRE A Y J | 2026-03-06 | 3/13/2026 12:00:00 AM |  | 7 | 21 | 18.8 | 90 | PLACA | 21 | PLACA-21-7 | 2026-10-22 | NUEVO | 2026-10-22 | 13.86 | -2.2
VIALE 26 | P-T2-52 |  | Concreto | PLACA T2 PISO 10 EJES 1 AL 3 ENTRE A Y J | 2026-03-06 | 3/13/2026 12:00:00 AM |  | 7 | 21 | 19.5 | 93 | PLACA | 21 | PLACA-21-7 | 2026-10-22 | NUEVO | 2026-10-22 | 13.86 | -1.5
VIALE 26 | P-T2-52 |  | Concreto | PLACA T2 PISO 10 EJES 1 AL 3 ENTRE A Y J | 2026-03-06 | 3/7/2026 12:00:00 AM |  | 1 | 21 | 5.7 | 27 | PLACA | 21 | PLACA-21-1 | 2026-10-22 | NUEVO | 2026-10-22 | 4.2 | -15.3
VIALE 26 | P-T2-52 |  | Concreto | PLACA T2 PISO 10 EJES 1 AL 3 ENTRE A Y J | 2026-03-06 | 3/7/2026 12:00:00 AM |  | 1 | 21 | 5 | 24 | PLACA | 21 | PLACA-21-1 | 2026-10-22 | NUEVO | 2026-10-22 | 4.2 | -16
VIALE 26 | P-T2-52 |  | Concreto | PLACA T2 PISO 10 EJES 1 AL 3 ENTRE A Y J | 2026-03-06 | 3/7/2026 12:00:00 AM |  | 1 | 21 | 5 | 24 | PLACA | 21 | PLACA-21-1 | 2026-10-22 | NUEVO | 2026-10-22 | 4.2 | -16
VIALE 26 | E-T1-02 |  | Concreto | ESCALERA T1 TRAMO DEL 3 A 4 | 2026-03-05 | 4/20/2026 12:00:00 AM |  | 46 | 21 | 24.7 | 118 | AUTOCOMPAC | 21 | AUTOCOMPAC-21-46 | 2026-10-22 | NUEVO | 2026-10-22 |  | 3.7
VIALE 26 | E-T1-02 |  | Concreto | ESCALERA T1 TRAMO DEL 3 A 4 | 2026-03-05 | 4/20/2026 12:00:00 AM |  | 46 | 21 | 24.3 | 116 | AUTOCOMPAC | 21 | AUTOCOMPAC-21-46 | 2026-10-22 | NUEVO | 2026-10-22 |  | 3.3
VIALE 26 | E-T1-02 |  | Concreto | ESCALERA T1 TRAMO DEL 3 A 4 | 2026-03-05 | 4/20/2026 12:00:00 AM |  | 46 | 21 | 25.4 | 121 | AUTOCOMPAC | 21 | AUTOCOMPAC-21-46 | 2026-10-22 | NUEVO | 2026-10-22 |  | 4.4
VIALE 26 | E-T1-02 |  | Concreto | ESCALERA T1 TRAMO DEL 3 A 4 | 2026-03-05 | 3/19/2026 12:00:00 AM |  | 14 | 21 | 23.8 | 113 | AUTOCOMPAC | 21 | AUTOCOMPAC-21-14 | 2026-10-22 | NUEVO | 2026-10-22 |  | 2.8
VIALE 26 | E-T1-02 |  | Concreto | ESCALERA T1 TRAMO DEL 3 A 4 | 2026-03-05 | 3/19/2026 12:00:00 AM |  | 14 | 21 | 23.9 | 114 | AUTOCOMPAC | 21 | AUTOCOMPAC-21-14 | 2026-10-22 | NUEVO | 2026-10-22 |  | 2.9
VIALE 26 | E-T1-02 |  | Concreto | ESCALERA T1 TRAMO DEL 3 A 4 | 2026-03-05 | 3/19/2026 12:00:00 AM |  | 14 | 21 | 22 | 105 | AUTOCOMPAC | 21 | AUTOCOMPAC-21-14 | 2026-10-22 | NUEVO | 2026-10-22 |  | 1
VIALE 26 | E-T1-02 |  | Concreto | ESCALERA T1 TRAMO DEL 3 A 4 | 2026-03-05 | 3/9/2026 12:00:00 AM |  | 4 | 21 | 18.5 | 88 | AUTOCOMPAC | 21 | AUTOCOMPAC-21-4 | 2026-10-22 | NUEVO | 2026-10-22 |  | -2.5
VIALE 26 | E-T1-02 |  | Concreto | ESCALERA T1 TRAMO DEL 3 A 4 | 2026-03-05 | 3/9/2026 12:00:00 AM |  | 4 | 21 | 17.3 | 82 | AUTOCOMPAC | 21 | AUTOCOMPAC-21-4 | 2026-10-22 | NUEVO | 2026-10-22 |  | -3.7
VIALE 26 | E-T1-02 |  | Concreto | ESCALERA T1 TRAMO DEL 3 A 4 | 2026-03-05 | 3/9/2026 12:00:00 AM |  | 4 | 21 | 16.6 | 79 | AUTOCOMPAC | 21 | AUTOCOMPAC-21-4 | 2026-10-22 | NUEVO | 2026-10-22 |  | -4.4
VIALE 26 | M-T1-44 |  | Concreto | MUROS T1 P6 EJES 06 Y 07 ENTRE AYJ M=22,23,24,9,13,2,5 | 2026-03-05 | 3/12/2026 12:00:00 AM |  | 7 | 21 | 18.6 | 88 | MURO | 21 | MURO-21-7 | 2026-10-22 | NUEVO | 2026-10-22 | 13.86 | -2.4
VIALE 26 | M-T1-44 |  | Concreto | MUROS T1 P6 EJES 06 Y 07 ENTRE AYJ M=22,23,24,9,13,2,5 | 2026-03-05 | 3/12/2026 12:00:00 AM |  | 7 | 21 | 18.2 | 87 | MURO | 21 | MURO-21-7 | 2026-10-22 | NUEVO | 2026-10-22 | 13.86 | -2.8
VIALE 26 | M-T1-44 |  | Concreto | MUROS T1 P6 EJES 06 Y 07 ENTRE AYJ M=22,23,24,9,13,2,5 | 2026-03-05 | 3/12/2026 12:00:00 AM |  | 7 | 21 | 17.5 | 83 | MURO | 21 | MURO-21-7 | 2026-10-22 | NUEVO | 2026-10-22 | 13.86 | -3.5
VIALE 26 | M-T1-44 |  | Concreto | MUROS T1 P6 EJES 06 Y 07 ENTRE AYJ M=22,23,24,9,13,2,5 | 2026-03-05 | 3/6/2026 12:00:00 AM |  | 1 | 21 | 1.3 | 6 | MURO | 21 | MURO-21-1 | 2026-10-22 | NUEVO | 2026-10-22 | 4.2 | -19.7
VIALE 26 | M-T1-44 |  | Concreto | MUROS T1 P6 EJES 06 Y 07 ENTRE AYJ M=22,23,24,9,13,2,5 | 2026-03-05 | 3/6/2026 12:00:00 AM |  | 1 | 21 | 1.5 | 7 | MURO | 21 | MURO-21-1 | 2026-10-22 | NUEVO | 2026-10-22 | 4.2 | -19.5
VIALE 26 | M-T1-44 |  | Concreto | MUROS T1 P6 EJES 06 Y 07 ENTRE AYJ M=22,23,24,9,13,2,5 | 2026-03-05 | 3/6/2026 12:00:00 AM |  | 1 | 21 | 1.6 | 7 | MURO | 21 | MURO-21-1 | 2026-10-22 | NUEVO | 2026-10-22 | 4.2 | -19.4
VIALE 26 | M-T1-44. |  | Concreto | MUROS T1 P6 EJES 06 Y 07 ENTRE AYJ M=22,23,24,9,13,2,5 | 2026-03-05 | 4/13/2026 12:00:00 AM |  | 39 | 21 | 23.2 | 111 | MURO | 21 | MURO-21-39 | 2026-10-22 | NUEVO | 2026-10-22 | 21 | 2.2
VIALE 26 | M-T1-44. |  | Concreto | MUROS T1 P6 EJES 06 Y 07 ENTRE AYJ M=22,23,24,9,13,2,5 | 2026-03-05 | 4/13/2026 12:00:00 AM |  | 39 | 21 | 23.3 | 111 | MURO | 21 | MURO-21-39 | 2026-10-22 | NUEVO | 2026-10-22 | 21 | 2.3
VIALE 26 | M-T1-44. |  | Concreto | MUROS T1 P6 EJES 06 Y 07 ENTRE AYJ M=22,23,24,9,13,2,5 | 2026-03-05 | 4/13/2026 12:00:00 AM |  | 39 | 21 | 23.5 | 112 | MURO | 21 | MURO-21-39 | 2026-10-22 | NUEVO | 2026-10-22 | 21 | 2.5
VIALE 26 | M-T2-68 |  | Concreto | MUROS T2 P10 EJES 10 Y 11 ENTRE A Y J M=29,932 | 2026-03-05 | 4/15/2026 12:00:00 AM |  | 41 | 21 | 23.6 | 113 | MURO | 21 | MURO-21-41 | 2026-10-22 | NUEVO | 2026-10-22 | 21 | 2.6
VIALE 26 | M-T2-68 |  | Concreto | MUROS T2 P10 EJES 10 Y 11 ENTRE A Y J M=29,932 | 2026-03-05 | 4/15/2026 12:00:00 AM |  | 41 | 21 | 23 | 110 | MURO | 21 | MURO-21-41 | 2026-10-22 | NUEVO | 2026-10-22 | 21 | 2
VIALE 26 | M-T2-68 |  | Concreto | MUROS T2 P10 EJES 10 Y 11 ENTRE A Y J M=29,932 | 2026-03-05 | 4/15/2026 12:00:00 AM |  | 41 | 21 | 22.7 | 108 | MURO | 21 | MURO-21-41 | 2026-10-22 | NUEVO | 2026-10-22 | 21 | 1.7
VIALE 26 | M-T2-68 |  | Concreto | MUROS T2 P10 EJES 10 Y 11 ENTRE A Y J M=29,932 | 2026-03-05 | 3/12/2026 12:00:00 AM |  | 7 | 21 | 20.3 | 97 | MURO | 21 | MURO-21-7 | 2026-10-22 | NUEVO | 2026-10-22 | 13.86 | -0.7
VIALE 26 | M-T2-68 |  | Concreto | MUROS T2 P10 EJES 10 Y 11 ENTRE A Y J M=29,932 | 2026-03-05 | 3/12/2026 12:00:00 AM |  | 7 | 21 | 19.5 | 93 | MURO | 21 | MURO-21-7 | 2026-10-22 | NUEVO | 2026-10-22 | 13.86 | -1.5
VIALE 26 | M-T2-68 |  | Concreto | MUROS T2 P10 EJES 10 Y 11 ENTRE A Y J M=29,932 | 2026-03-05 | 3/12/2026 12:00:00 AM |  | 7 | 21 | 20.3 | 97 | MURO | 21 | MURO-21-7 | 2026-10-22 | NUEVO | 2026-10-22 | 13.86 | -0.7
VIALE 26 | M-T2-68 |  | Concreto | MUROS T2 P10 EJES 10 Y 11 ENTRE A Y J M=29,932 | 2026-03-05 | 3/6/2026 12:00:00 AM |  | 1 | 21 | 3.2 | 15 | MURO | 21 | MURO-21-1 | 2026-10-22 | NUEVO | 2026-10-22 | 4.2 | -17.8
VIALE 26 | M-T2-68 |  | Concreto | MUROS T2 P10 EJES 10 Y 11 ENTRE A Y J M=29,932 | 2026-03-05 | 3/6/2026 12:00:00 AM |  | 1 | 21 | 3.2 | 15 | MURO | 21 | MURO-21-1 | 2026-10-22 | NUEVO | 2026-10-22 | 4.2 | -17.8
VIALE 26 | M-T2-68 |  | Concreto | MUROS T2 P10 EJES 10 Y 11 ENTRE A Y J M=29,932 | 2026-03-05 | 3/6/2026 12:00:00 AM |  | 1 | 21 | 3.3 | 16 | MURO | 21 | MURO-21-1 | 2026-10-22 | NUEVO | 2026-10-22 | 4.2 | -17.7
VIALE 26 | P-T1-33 |  | Concreto | PLACA T1 P7 EJES 15 AL 12 ENTREA AYJ | 2026-03-05 | 3/12/2026 12:00:00 AM |  | 7 | 21 | 18.4 | 88 | PLACA | 21 | PLACA-21-7 | 2026-10-22 | NUEVO | 2026-10-22 | 13.86 | -2.6
VIALE 26 | P-T1-33 |  | Concreto | PLACA T1 P7 EJES 15 AL 12 ENTREA AYJ | 2026-03-05 | 3/12/2026 12:00:00 AM |  | 7 | 21 | 18.6 | 89 | PLACA | 21 | PLACA-21-7 | 2026-10-22 | NUEVO | 2026-10-22 | 13.86 | -2.4
VIALE 26 | P-T1-33 |  | Concreto | PLACA T1 P7 EJES 15 AL 12 ENTREA AYJ | 2026-03-05 | 3/12/2026 12:00:00 AM |  | 7 | 21 | 19.8 | 94 | PLACA | 21 | PLACA-21-7 | 2026-10-22 | NUEVO | 2026-10-22 | 13.86 | -1.2
VIALE 26 | P-T1-33 |  | Concreto | PLACA T1 P7 EJES 15 AL 12 ENTREA AYJ | 2026-03-05 | 3/6/2026 12:00:00 AM |  | 1 | 21 | 3.1 | 14 | PLACA | 21 | PLACA-21-1 | 2026-10-22 | NUEVO | 2026-10-22 | 4.2 | -17.9
VIALE 26 | P-T1-33 |  | Concreto | PLACA T1 P7 EJES 15 AL 12 ENTREA AYJ | 2026-03-05 | 3/6/2026 12:00:00 AM |  | 1 | 21 | 2.9 | 14 | PLACA | 21 | PLACA-21-1 | 2026-10-22 | NUEVO | 2026-10-22 | 4.2 | -18.1
VIALE 26 | P-T1-33 |  | Concreto | PLACA T1 P7 EJES 15 AL 12 ENTREA AYJ | 2026-03-05 | 3/6/2026 12:00:00 AM |  | 1 | 21 | 2.8 | 13 | PLACA | 21 | PLACA-21-1 | 2026-10-22 | NUEVO | 2026-10-22 | 4.2 | -18.2
VIALE 26 | P-T1-33. |  | Concreto | PLACA T1 P7 EJES 15 AL 12 ENTREA AYJ | 2026-03-05 | 4/14/2026 12:00:00 AM |  | 40 | 21 | 23 | 109 | PLACA | 21 | PLACA-21-40 | 2026-10-22 | NUEVO | 2026-10-22 | 21 | 2
VIALE 26 | P-T1-33. |  | Concreto | PLACA T1 P7 EJES 15 AL 12 ENTREA AYJ | 2026-03-05 | 4/14/2026 12:00:00 AM |  | 40 | 21 | 24.6 | 117 | PLACA | 21 | PLACA-21-40 | 2026-10-22 | NUEVO | 2026-10-22 | 21 | 3.6
VIALE 26 | P-T1-33. |  | Concreto | PLACA T1 P7 EJES 15 AL 12 ENTREA AYJ | 2026-03-05 | 4/14/2026 12:00:00 AM |  | 40 | 21 | 22.8 | 109 | PLACA | 21 | PLACA-21-40 | 2026-10-22 | NUEVO | 2026-10-22 | 21 | 1.8
VIALE 26 | P-T1-34. |  | Concreto | PLACA T1 P7 EJES 15 AL 12 ENTREA AYJ | 2026-03-05 | 4/14/2026 12:00:00 AM |  | 39 | 21 | 36.8 | 175 | PLACA | 21 | PLACA-21-39 | 2026-10-22 | NUEVO | 2026-10-22 | 21 | 15.8
VIALE 26 | P-T1-34. |  | Concreto | PLACA T1 P7 EJES 15 AL 12 ENTREA AYJ | 2026-03-05 | 4/14/2026 12:00:00 AM |  | 39 | 21 | 37.3 | 178 | PLACA | 21 | PLACA-21-39 | 2026-10-22 | NUEVO | 2026-10-22 | 21 | 16.3
VIALE 26 | P-T1-34. |  | Concreto | PLACA T1 P7 EJES 15 AL 12 ENTREA AYJ | 2026-03-05 | 4/14/2026 12:00:00 AM |  | 39 | 21 | 36.9 | 176 | PLACA | 21 | PLACA-21-39 | 2026-10-22 | NUEVO | 2026-10-22 | 21 | 15.9
VIALE 26 | P-T2-51 |  | Concreto | PLACA T2 P10 EJES 5 AL 3 ENTRE A YJ | 2026-03-05 | 4/16/2026 12:00:00 AM |  | 42 | 21 | 24.2 | 115 | PLACA | 21 | PLACA-21-42 | 2026-10-22 | NUEVO | 2026-10-22 | 21 | 3.2
VIALE 26 | P-T2-51 |  | Concreto | PLACA T2 P10 EJES 5 AL 3 ENTRE A YJ | 2026-03-05 | 4/16/2026 12:00:00 AM |  | 42 | 21 | 24.9 | 119 | PLACA | 21 | PLACA-21-42 | 2026-10-22 | NUEVO | 2026-10-22 | 21 | 3.9
VIALE 26 | P-T2-51 |  | Concreto | PLACA T2 P10 EJES 5 AL 3 ENTRE A YJ | 2026-03-05 | 4/16/2026 12:00:00 AM |  | 42 | 21 | 25.8 | 123 | PLACA | 21 | PLACA-21-42 | 2026-10-22 | NUEVO | 2026-10-22 | 21 | 4.8
VIALE 26 | P-T2-51 |  | Concreto | PLACA T2 P10 EJES 5 AL 3 ENTRE A YJ | 2026-03-05 | 3/12/2026 12:00:00 AM |  | 7 | 21 | 22.4 | 106 | PLACA | 21 | PLACA-21-7 | 2026-10-22 | NUEVO | 2026-10-22 | 13.86 | 1.4
VIALE 26 | P-T2-51 |  | Concreto | PLACA T2 P10 EJES 5 AL 3 ENTRE A YJ | 2026-03-05 | 3/12/2026 12:00:00 AM |  | 7 | 21 | 22.3 | 106 | PLACA | 21 | PLACA-21-7 | 2026-10-22 | NUEVO | 2026-10-22 | 13.86 | 1.3
VIALE 26 | P-T2-51 |  | Concreto | PLACA T2 P10 EJES 5 AL 3 ENTRE A YJ | 2026-03-05 | 3/12/2026 12:00:00 AM |  | 7 | 21 | 20.8 | 99 | PLACA | 21 | PLACA-21-7 | 2026-10-22 | NUEVO | 2026-10-22 | 13.86 | -0.2
VIALE 26 | P-T2-51 |  | Concreto | PLACA T2 P10 EJES 5 AL 3 ENTRE A YJ | 2026-03-05 | 3/6/2026 12:00:00 AM |  | 1 | 21 | 2.8 | 13 | PLACA | 21 | PLACA-21-1 | 2026-10-22 | NUEVO | 2026-10-22 | 4.2 | -18.2
VIALE 26 | P-T2-51 |  | Concreto | PLACA T2 P10 EJES 5 AL 3 ENTRE A YJ | 2026-03-05 | 3/6/2026 12:00:00 AM |  | 1 | 21 | 2.7 | 13 | PLACA | 21 | PLACA-21-1 | 2026-10-22 | NUEVO | 2026-10-22 | 4.2 | -18.3
VIALE 26 | P-T2-51 |  | Concreto | PLACA T2 P10 EJES 5 AL 3 ENTRE A YJ | 2026-03-05 | 3/6/2026 12:00:00 AM |  | 1 | 21 | 3 | 14 | PLACA | 21 | PLACA-21-1 | 2026-10-22 | NUEVO | 2026-10-22 | 4.2 | -18
VIALE 26 | M-T1-43 |  | Concreto | MUROS T1 PISO 6 EJES 9Y8 ENTRE AyJ M=2,24,9,22 | 2026-03-04 | 3/11/2026 12:00:00 AM |  | 7 | 21 | 20.2 | 96 | MURO | 21 | MURO-21-7 | 2026-10-22 | NUEVO | 2026-10-22 | 13.86 | -0.8
VIALE 26 | M-T1-43 |  | Concreto | MUROS T1 PISO 6 EJES 9Y8 ENTRE AyJ M=2,24,9,22 | 2026-03-04 | 3/11/2026 12:00:00 AM |  | 7 | 21 | 19.7 | 94 | MURO | 21 | MURO-21-7 | 2026-10-22 | NUEVO | 2026-10-22 | 13.86 | -1.3
VIALE 26 | M-T1-43 |  | Concreto | MUROS T1 PISO 6 EJES 9Y8 ENTRE AyJ M=2,24,9,22 | 2026-03-04 | 3/11/2026 12:00:00 AM |  | 7 | 21 | 19.6 | 94 | MURO | 21 | MURO-21-7 | 2026-10-22 | NUEVO | 2026-10-22 | 13.86 | -1.4
VIALE 26 | M-T1-43 |  | Concreto | MUROS T1 PISO 6 EJES 9Y8 ENTRE AyJ M=2,24,9,22 | 2026-03-04 | 3/5/2026 12:00:00 AM |  | 1 | 21 | 2.9 | 14 | MURO | 21 | MURO-21-1 | 2026-10-22 | NUEVO | 2026-10-22 | 4.2 | -18.1
VIALE 26 | M-T1-43 |  | Concreto | MUROS T1 PISO 6 EJES 9Y8 ENTRE AyJ M=2,24,9,22 | 2026-03-04 | 3/5/2026 12:00:00 AM |  | 1 | 21 | 2.5 | 12 | MURO | 21 | MURO-21-1 | 2026-10-22 | NUEVO | 2026-10-22 | 4.2 | -18.5
VIALE 26 | M-T1-43 |  | Concreto | MUROS T1 PISO 6 EJES 9Y8 ENTRE AyJ M=2,24,9,22 | 2026-03-04 | 3/5/2026 12:00:00 AM |  | 1 | 21 | 2.7 | 13 | MURO | 21 | MURO-21-1 | 2026-10-22 | NUEVO | 2026-10-22 | 4.2 | -18.3
VIALE 26 | M-T1-43. |  | Concreto | MUROS T1 PISO 6 EJES 9Y8 ENTRE AyJ M=2,24,9,22 | 2026-03-04 | 4/13/2026 12:00:00 AM |  | 40 | 21 | 25.6 | 122 | MURO | 21 | MURO-21-40 | 2026-10-22 | NUEVO | 2026-10-22 | 21 | 4.6
VIALE 26 | M-T1-43. |  | Concreto | MUROS T1 PISO 6 EJES 9Y8 ENTRE AyJ M=2,24,9,22 | 2026-03-04 | 4/13/2026 12:00:00 AM |  | 40 | 21 | 26.6 | 127 | MURO | 21 | MURO-21-40 | 2026-10-22 | NUEVO | 2026-10-22 | 21 | 5.6
VIALE 26 | M-T1-43. |  | Concreto | MUROS T1 PISO 6 EJES 9Y8 ENTRE AyJ M=2,24,9,22 | 2026-03-04 | 4/13/2026 12:00:00 AM |  | 40 | 21 | 25.9 | 123 | MURO | 21 | MURO-21-40 | 2026-10-22 | NUEVO | 2026-10-22 | 21 | 4.9
VIALE 26 | M-T2-67 |  | Concreto | MUROS T2 P10 EJES 12 AL 15 ENTRE A Y J M=34,35,36,38,39,40 | 2026-03-04 | 4/15/2026 12:00:00 AM |  | 42 | 21 | 25.1 | 119 | MURO | 21 | MURO-21-42 | 2026-10-22 | NUEVO | 2026-10-22 | 21 | 4.1
VIALE 26 | M-T2-67 |  | Concreto | MUROS T2 P10 EJES 12 AL 15 ENTRE A Y J M=34,35,36,38,39,40 | 2026-03-04 | 4/15/2026 12:00:00 AM |  | 42 | 21 | 23.1 | 110 | MURO | 21 | MURO-21-42 | 2026-10-22 | NUEVO | 2026-10-22 | 21 | 2.1
VIALE 26 | M-T2-67 |  | Concreto | MUROS T2 P10 EJES 12 AL 15 ENTRE A Y J M=34,35,36,38,39,40 | 2026-03-04 | 4/15/2026 12:00:00 AM |  | 42 | 21 | 23.6 | 112 | MURO | 21 | MURO-21-42 | 2026-10-22 | NUEVO | 2026-10-22 | 21 | 2.6
VIALE 26 | M-T2-67 |  | Concreto | MUROS T2 P10 EJES 12 AL 15 ENTRE A Y J M=34,35,36,38,39,40 | 2026-03-04 | 3/11/2026 12:00:00 AM |  | 7 | 21 | 20.9 | 100 | MURO | 21 | MURO-21-7 | 2026-10-22 | NUEVO | 2026-10-22 | 13.86 | -0.1
VIALE 26 | M-T2-67 |  | Concreto | MUROS T2 P10 EJES 12 AL 15 ENTRE A Y J M=34,35,36,38,39,40 | 2026-03-04 | 3/11/2026 12:00:00 AM |  | 7 | 21 | 20.1 | 95 | MURO | 21 | MURO-21-7 | 2026-10-22 | NUEVO | 2026-10-22 | 13.86 | -0.9
VIALE 26 | M-T2-67 |  | Concreto | MUROS T2 P10 EJES 12 AL 15 ENTRE A Y J M=34,35,36,38,39,40 | 2026-03-04 | 3/11/2026 12:00:00 AM |  | 7 | 21 | 20.1 | 96 | MURO | 21 | MURO-21-7 | 2026-10-22 | NUEVO | 2026-10-22 | 13.86 | -0.9
VIALE 26 | M-T2-67 |  | Concreto | MUROS T2 P10 EJES 12 AL 15 ENTRE A Y J M=34,35,36,38,39,40 | 2026-03-04 | 3/5/2026 12:00:00 AM |  | 1 | 21 | 2.6 | 12 | MURO | 21 | MURO-21-1 | 2026-10-22 | NUEVO | 2026-10-22 | 4.2 | -18.4
VIALE 26 | M-T2-67 |  | Concreto | MUROS T2 P10 EJES 12 AL 15 ENTRE A Y J M=34,35,36,38,39,40 | 2026-03-04 | 3/5/2026 12:00:00 AM |  | 1 | 21 | 2.9 | 14 | MURO | 21 | MURO-21-1 | 2026-10-22 | NUEVO | 2026-10-22 | 4.2 | -18.1
VIALE 26 | M-T2-67 |  | Concreto | MUROS T2 P10 EJES 12 AL 15 ENTRE A Y J M=34,35,36,38,39,40 | 2026-03-04 | 3/5/2026 12:00:00 AM |  | 1 | 21 | 2.9 | 14 | MURO | 21 | MURO-21-1 | 2026-10-22 | NUEVO | 2026-10-22 | 4.2 | -18.1
VIALE 26 | P-T2-50 |  | Concreto | PLACA T2 P10 EJES 5 AL 7 ENTRE A Y J | 2026-03-04 | 4/16/2026 12:00:00 AM |  | 43 | 21 | 25.9 | 124 | PLACA | 21 | PLACA-21-43 | 2026-10-22 | NUEVO | 2026-10-22 | 21 | 4.9
VIALE 26 | P-T2-50 |  | Concreto | PLACA T2 P10 EJES 5 AL 7 ENTRE A Y J | 2026-03-04 | 4/16/2026 12:00:00 AM |  | 43 | 21 | 25.7 | 122 | PLACA | 21 | PLACA-21-43 | 2026-10-22 | NUEVO | 2026-10-22 | 21 | 4.7
VIALE 26 | P-T2-50 |  | Concreto | PLACA T2 P10 EJES 5 AL 7 ENTRE A Y J | 2026-03-04 | 4/16/2026 12:00:00 AM |  | 43 | 21 | 25.1 | 119 | PLACA | 21 | PLACA-21-43 | 2026-10-22 | NUEVO | 2026-10-22 | 21 | 4.1
VIALE 26 | P-T2-50 |  | Concreto | PLACA T2 P10 EJES 5 AL 7 ENTRE A Y J | 2026-03-04 | 3/11/2026 12:00:00 AM |  | 7 | 21 | 20.8 | 99 | PLACA | 21 | PLACA-21-7 | 2026-10-22 | NUEVO | 2026-10-22 | 13.86 | -0.2
VIALE 26 | P-T2-50 |  | Concreto | PLACA T2 P10 EJES 5 AL 7 ENTRE A Y J | 2026-03-04 | 3/11/2026 12:00:00 AM |  | 7 | 21 | 21.3 | 101 | PLACA | 21 | PLACA-21-7 | 2026-10-22 | NUEVO | 2026-10-22 | 13.86 | 0.3
VIALE 26 | P-T2-50 |  | Concreto | PLACA T2 P10 EJES 5 AL 7 ENTRE A Y J | 2026-03-04 | 3/11/2026 12:00:00 AM |  | 7 | 21 | 22.4 | 107 | PLACA | 21 | PLACA-21-7 | 2026-10-22 | NUEVO | 2026-10-22 | 13.86 | 1.4
VIALE 26 | P-T2-50 |  | Concreto | PLACA T2 P10 EJES 5 AL 7 ENTRE A Y J | 2026-03-04 | 3/5/2026 12:00:00 AM |  | 1 | 21 | 3.2 | 15 | PLACA | 21 | PLACA-21-1 | 2026-10-22 | NUEVO | 2026-10-22 | 4.2 | -17.8
VIALE 26 | P-T2-50 |  | Concreto | PLACA T2 P10 EJES 5 AL 7 ENTRE A Y J | 2026-03-04 | 3/5/2026 12:00:00 AM |  | 1 | 21 | 2.9 | 14 | PLACA | 21 | PLACA-21-1 | 2026-10-22 | NUEVO | 2026-10-22 | 4.2 | -18.1
VIALE 26 | P-T2-50 |  | Concreto | PLACA T2 P10 EJES 5 AL 7 ENTRE A Y J | 2026-03-04 | 3/5/2026 12:00:00 AM |  | 1 | 21 | 2.8 | 14 | PLACA | 21 | PLACA-21-1 | 2026-10-22 | NUEVO | 2026-10-22 | 4.2 | -18.2
VIALE 26 | M-T1-42 |  | Concreto | MUROS T1 P6 EJE 10-11 ENTRE AYJ M=22,25,9,2 | 2026-03-03 | 3/4/2026 12:00:00 AM |  | 1 | 21 | 2.5 | 12 | MURO | 21 | MURO-21-1 | 2026-10-22 | NUEVO | 2026-10-22 | 4.2 | -18.5
VIALE 26 | M-T1-42 |  | Concreto | MUROS T1 P6 EJE 10-11 ENTRE AYJ M=22,25,9,2 | 2026-03-03 | 3/4/2026 12:00:00 AM |  | 1 | 21 | 2.5 | 12 | MURO | 21 | MURO-21-1 | 2026-10-22 | NUEVO | 2026-10-22 | 4.2 | -18.5
VIALE 26 | M-T1-42 |  | Concreto | MUROS T1 P6 EJE 10-11 ENTRE AYJ M=22,25,9,2 | 2026-03-03 | 3/4/2026 12:00:00 AM |  | 1 | 21 | 2.3 | 11 | MURO | 21 | MURO-21-1 | 2026-10-22 | NUEVO | 2026-10-22 | 4.2 | -18.7
VIALE 26 | M-T1-42. |  | Concreto | MUROS T1 P6 EJE 10-11 ENTRE AYJ M=22,25,9,2 | 2026-03-03 | 4/13/2026 12:00:00 AM |  | 41 | 21 | 24.5 | 116 | MURO | 21 | MURO-21-41 | 2026-10-22 | NUEVO | 2026-10-22 | 21 | 3.5
VIALE 26 | M-T1-42. |  | Concreto | MUROS T1 P6 EJE 10-11 ENTRE AYJ M=22,25,9,2 | 2026-03-03 | 4/13/2026 12:00:00 AM |  | 41 | 21 | 23.7 | 113 | MURO | 21 | MURO-21-41 | 2026-10-22 | NUEVO | 2026-10-22 | 21 | 2.7
VIALE 26 | M-T1-42. |  | Concreto | MUROS T1 P6 EJE 10-11 ENTRE AYJ M=22,25,9,2 | 2026-03-03 | 4/13/2026 12:00:00 AM |  | 41 | 21 | 23.3 | 111 | MURO | 21 | MURO-21-41 | 2026-10-22 | NUEVO | 2026-10-22 | 21 | 2.3
VIALE 26 | M-T2-66 |  | Concreto | MUROS T2 P10 EJE 12 AL 15 J-F-M=29,9,32,17,18,28 EJE 3 J-F M=9a-29a-32 | 2026-03-03 | 3/31/2026 12:00:00 AM |  | 28 | 21 | 24.5 | 116 | MURO | 21 | MURO-21-28 | 2026-10-22 | NUEVO | 2026-10-22 | 21 | 3.5
VIALE 26 | M-T2-66 |  | Concreto | MUROS T2 P10 EJE 12 AL 15 J-F-M=29,9,32,17,18,28 EJE 3 J-F M=9a-29a-32 | 2026-03-03 | 3/31/2026 12:00:00 AM |  | 28 | 21 | 23.8 | 113 | MURO | 21 | MURO-21-28 | 2026-10-22 | NUEVO | 2026-10-22 | 21 | 2.8
VIALE 26 | M-T2-66 |  | Concreto | MUROS T2 P10 EJE 12 AL 15 J-F-M=29,9,32,17,18,28 EJE 3 J-F M=9a-29a-32 | 2026-03-03 | 3/31/2026 12:00:00 AM |  | 28 | 21 | 22.8 | 108 | MURO | 21 | MURO-21-28 | 2026-10-22 | NUEVO | 2026-10-22 | 21 | 1.8
VIALE 26 | M-T2-66 |  | Concreto | MUROS T2 P10 EJE 12 AL 15 J-F-M=29,9,32,17,18,28 EJE 3 J-F M=9a-29a-32 | 2026-03-03 | 3/10/2026 12:00:00 AM |  | 7 | 21 | 19.1 | 91 | MURO | 21 | MURO-21-7 | 2026-10-22 | NUEVO | 2026-10-22 | 13.86 | -1.9
VIALE 26 | M-T2-66 |  | Concreto | MUROS T2 P10 EJE 12 AL 15 J-F-M=29,9,32,17,18,28 EJE 3 J-F M=9a-29a-32 | 2026-03-03 | 3/10/2026 12:00:00 AM |  | 7 | 21 | 19.7 | 94 | MURO | 21 | MURO-21-7 | 2026-10-22 | NUEVO | 2026-10-22 | 13.86 | -1.3
VIALE 26 | M-T2-66 |  | Concreto | MUROS T2 P10 EJE 12 AL 15 J-F-M=29,9,32,17,18,28 EJE 3 J-F M=9a-29a-32 | 2026-03-03 | 3/10/2026 12:00:00 AM |  | 7 | 21 | 20.4 | 97 | MURO | 21 | MURO-21-7 | 2026-10-22 | NUEVO | 2026-10-22 | 13.86 | -0.6
VIALE 26 | M-T2-66 |  | Concreto | MUROS T2 P10 EJE 12 AL 15 J-F-M=29,9,32,17,18,28 EJE 3 J-F M=9a-29a-32 | 2026-03-03 | 3/4/2026 12:00:00 AM |  | 1 | 21 | 1.2 | 6 | MURO | 21 | MURO-21-1 | 2026-10-22 | NUEVO | 2026-10-22 | 4.2 | -19.8
VIALE 26 | M-T2-66 |  | Concreto | MUROS T2 P10 EJE 12 AL 15 J-F-M=29,9,32,17,18,28 EJE 3 J-F M=9a-29a-32 | 2026-03-03 | 3/4/2026 12:00:00 AM |  | 1 | 21 | 1.1 | 5 | MURO | 21 | MURO-21-1 | 2026-10-22 | NUEVO | 2026-10-22 | 4.2 | -19.9
VIALE 26 | M-T2-66 |  | Concreto | MUROS T2 P10 EJE 12 AL 15 J-F-M=29,9,32,17,18,28 EJE 3 J-F M=9a-29a-32 | 2026-03-03 | 3/4/2026 12:00:00 AM |  | 1 | 21 | 1.1 | 5 | MURO | 21 | MURO-21-1 | 2026-10-22 | NUEVO | 2026-10-22 | 4.2 | -19.9
VIALE 26 | P-T1-32 |  | Concreto | PLACA T1 PISO 6 EJES 1 al4 ENTRE AyJ | 2026-03-03 | 3/31/2026 12:00:00 AM |  | 28 | 21 | 20.8 | 99 | PLACA | 21 | PLACA-21-28 | 2026-10-22 | NUEVO | 2026-10-22 | 21 | -0.2
VIALE 26 | P-T1-32 |  | Concreto | PLACA T1 PISO 6 EJES 1 al4 ENTRE AyJ | 2026-03-03 | 3/31/2026 12:00:00 AM |  | 28 | 21 | 20 | 95 | PLACA | 21 | PLACA-21-28 | 2026-10-22 | NUEVO | 2026-10-22 | 21 | -1
VIALE 26 | P-T1-32 |  | Concreto | PLACA T1 PISO 6 EJES 1 al4 ENTRE AyJ | 2026-03-03 | 3/31/2026 12:00:00 AM |  | 28 | 21 | 20.1 | 96 | PLACA | 21 | PLACA-21-28 | 2026-10-22 | NUEVO | 2026-10-22 | 21 | -0.9
VIALE 26 | P-T1-32 |  | Concreto | PLACA T1 PISO 6 EJES 1 al4 ENTRE AyJ | 2026-03-03 | 3/10/2026 12:00:00 AM |  | 7 | 21 | 17.6 | 84 | PLACA | 21 | PLACA-21-7 | 2026-10-22 | NUEVO | 2026-10-22 | 13.86 | -3.4
VIALE 26 | P-T1-32 |  | Concreto | PLACA T1 PISO 6 EJES 1 al4 ENTRE AyJ | 2026-03-03 | 3/10/2026 12:00:00 AM |  | 7 | 21 | 16.8 | 80 | PLACA | 21 | PLACA-21-7 | 2026-10-22 | NUEVO | 2026-10-22 | 13.86 | -4.2
VIALE 26 | P-T1-32 |  | Concreto | PLACA T1 PISO 6 EJES 1 al4 ENTRE AyJ | 2026-03-03 | 3/10/2026 12:00:00 AM |  | 7 | 21 | 17.7 | 84 | PLACA | 21 | PLACA-21-7 | 2026-10-22 | NUEVO | 2026-10-22 | 13.86 | -3.3
VIALE 26 | P-T1-32 |  | Concreto | PLACA T1 PISO 6 EJES 1 al4 ENTRE AyJ | 2026-03-03 | 3/4/2026 12:00:00 AM |  | 1 | 21 | 3.2 | 15 | PLACA | 21 | PLACA-21-1 | 2026-10-22 | NUEVO | 2026-10-22 | 4.2 | -17.8
VIALE 26 | P-T1-32 |  | Concreto | PLACA T1 PISO 6 EJES 1 al4 ENTRE AyJ | 2026-03-03 | 3/4/2026 12:00:00 AM |  | 1 | 21 | 2.8 | 13 | PLACA | 21 | PLACA-21-1 | 2026-10-22 | NUEVO | 2026-10-22 | 4.2 | -18.2
VIALE 26 | P-T1-32 |  | Concreto | PLACA T1 PISO 6 EJES 1 al4 ENTRE AyJ | 2026-03-03 | 3/4/2026 12:00:00 AM |  | 1 | 21 | 2.6 | 12 | PLACA | 21 | PLACA-21-1 | 2026-10-22 | NUEVO | 2026-10-22 | 4.2 | -18.4
VIALE 26 | P-T2-49 |  | Concreto | PLACA T2 PISO 10 EJES 07 AL 09 ENTRE AyJ | 2026-03-03 | 3/31/2026 12:00:00 AM |  | 28 | 21 | 19.6 | 93 | PLACA | 21 | PLACA-21-28 | 2026-10-22 | NUEVO | 2026-10-22 | 21 | -1.4
VIALE 26 | P-T2-49 |  | Concreto | PLACA T2 PISO 10 EJES 07 AL 09 ENTRE AyJ | 2026-03-03 | 3/31/2026 12:00:00 AM |  | 28 | 21 | 20.7 | 99 | PLACA | 21 | PLACA-21-28 | 2026-10-22 | NUEVO | 2026-10-22 | 21 | -0.3
VIALE 26 | P-T2-49 |  | Concreto | PLACA T2 PISO 10 EJES 07 AL 09 ENTRE AyJ | 2026-03-03 | 3/31/2026 12:00:00 AM |  | 28 | 21 | 20.4 | 97 | PLACA | 21 | PLACA-21-28 | 2026-10-22 | NUEVO | 2026-10-22 | 21 | -0.6
VIALE 26 | P-T2-49 |  | Concreto | PLACA T2 PISO 10 EJES 07 AL 09 ENTRE AyJ | 2026-03-03 | 3/10/2026 12:00:00 AM |  | 7 | 21 | 16.7 | 79 | PLACA | 21 | PLACA-21-7 | 2026-10-22 | NUEVO | 2026-10-22 | 13.86 | -4.3
VIALE 26 | P-T2-49 |  | Concreto | PLACA T2 PISO 10 EJES 07 AL 09 ENTRE AyJ | 2026-03-03 | 3/10/2026 12:00:00 AM |  | 7 | 21 | 18 | 86 | PLACA | 21 | PLACA-21-7 | 2026-10-22 | NUEVO | 2026-10-22 | 13.86 | -3
VIALE 26 | P-T2-49 |  | Concreto | PLACA T2 PISO 10 EJES 07 AL 09 ENTRE AyJ | 2026-03-03 | 3/10/2026 12:00:00 AM |  | 7 | 21 | 17.6 | 84 | PLACA | 21 | PLACA-21-7 | 2026-10-22 | NUEVO | 2026-10-22 | 13.86 | -3.4
VIALE 26 | P-T2-49 |  | Concreto | PLACA T2 PISO 10 EJES 07 AL 09 ENTRE AyJ | 2026-03-03 | 3/4/2026 12:00:00 AM |  | 1 | 21 | 2.1 | 10 | PLACA | 21 | PLACA-21-1 | 2026-10-22 | NUEVO | 2026-10-22 | 4.2 | -18.9
VIALE 26 | P-T2-49 |  | Concreto | PLACA T2 PISO 10 EJES 07 AL 09 ENTRE AyJ | 2026-03-03 | 3/4/2026 12:00:00 AM |  | 1 | 21 | 1.8 | 8 | PLACA | 21 | PLACA-21-1 | 2026-10-22 | NUEVO | 2026-10-22 | 4.2 | -19.2
VIALE 26 | P-T2-49 |  | Concreto | PLACA T2 PISO 10 EJES 07 AL 09 ENTRE AyJ | 2026-03-03 | 3/4/2026 12:00:00 AM |  | 1 | 21 | 1.8 | 9 | PLACA | 21 | PLACA-21-1 | 2026-10-22 | NUEVO | 2026-10-22 | 4.2 | -19.2
VIALE 26 | M-T1-41 |  | Concreto | MUROS T1 P6 EJES 12-15 ENTRE JyG M=31,32,30,3,23,14,8 | 2026-03-02 | 3/30/2026 12:00:00 AM |  | 28 | 21 | 25.2 | 120 | MURO | 21 | MURO-21-28 | 2026-10-22 | NUEVO | 2026-10-22 | 21 | 4.2
VIALE 26 | M-T1-41 |  | Concreto | MUROS T1 P6 EJES 12-15 ENTRE JyG M=31,32,30,3,23,14,8 | 2026-03-02 | 3/30/2026 12:00:00 AM |  | 28 | 21 | 25.6 | 122 | MURO | 21 | MURO-21-28 | 2026-10-22 | NUEVO | 2026-10-22 | 21 | 4.6
VIALE 26 | M-T1-41 |  | Concreto | MUROS T1 P6 EJES 12-15 ENTRE JyG M=31,32,30,3,23,14,8 | 2026-03-02 | 3/30/2026 12:00:00 AM |  | 28 | 21 | 25.1 | 119 | MURO | 21 | MURO-21-28 | 2026-10-22 | NUEVO | 2026-10-22 | 21 | 4.1
VIALE 26 | M-T1-41 |  | Concreto | MUROS T1 P6 EJES 12-15 ENTRE JyG M=31,32,30,3,23,14,8 | 2026-03-02 | 3/9/2026 12:00:00 AM |  | 7 | 21 | 19.7 | 94 | MURO | 21 | MURO-21-7 | 2026-10-22 | NUEVO | 2026-10-22 | 13.86 | -1.3
VIALE 26 | M-T1-41 |  | Concreto | MUROS T1 P6 EJES 12-15 ENTRE JyG M=31,32,30,3,23,14,8 | 2026-03-02 | 3/9/2026 12:00:00 AM |  | 7 | 21 | 21.5 | 102 | MURO | 21 | MURO-21-7 | 2026-10-22 | NUEVO | 2026-10-22 | 13.86 | 0.5
VIALE 26 | M-T1-41 |  | Concreto | MUROS T1 P6 EJES 12-15 ENTRE JyG M=31,32,30,3,23,14,8 | 2026-03-02 | 3/9/2026 12:00:00 AM |  | 7 | 21 | 21.6 | 103 | MURO | 21 | MURO-21-7 | 2026-10-22 | NUEVO | 2026-10-22 | 13.86 | 0.6
VIALE 26 | M-T1-41 |  | Concreto | MUROS T1 P6 EJES 12-15 ENTRE JyG M=31,32,30,3,23,14,8 | 2026-03-02 | 3/3/2026 12:00:00 AM |  | 1 | 21 | 2.1 | 10 | MURO | 21 | MURO-21-1 | 2026-10-22 | NUEVO | 2026-10-22 | 4.2 | -18.9
VIALE 26 | M-T1-41 |  | Concreto | MUROS T1 P6 EJES 12-15 ENTRE JyG M=31,32,30,3,23,14,8 | 2026-03-02 | 3/3/2026 12:00:00 AM |  | 1 | 21 | 2.3 | 11 | MURO | 21 | MURO-21-1 | 2026-10-22 | NUEVO | 2026-10-22 | 4.2 | -18.7
VIALE 26 | M-T1-41 |  | Concreto | MUROS T1 P6 EJES 12-15 ENTRE JyG M=31,32,30,3,23,14,8 | 2026-03-02 | 3/3/2026 12:00:00 AM |  | 1 | 21 | 2.3 | 11 | MURO | 21 | MURO-21-1 | 2026-10-22 | NUEVO | 2026-10-22 | 4.2 | -18.7
VIALE 26 | M-T2-65 |  | Concreto | MUROS T2 P9 EJE 1AL3 ENTRE JyF SIN MUROS EJE 3 M=19 AL 26 | 2026-03-02 | 3/30/2026 12:00:00 AM |  | 28 | 21 | 23.5 | 112 | MURO | 21 | MURO-21-28 | 2026-10-22 | NUEVO | 2026-10-22 | 21 | 2.5
VIALE 26 | M-T2-65 |  | Concreto | MUROS T2 P9 EJE 1AL3 ENTRE JyF SIN MUROS EJE 3 M=19 AL 26 | 2026-03-02 | 3/30/2026 12:00:00 AM |  | 28 | 21 | 22.3 | 106 | MURO | 21 | MURO-21-28 | 2026-10-22 | NUEVO | 2026-10-22 | 21 | 1.3
VIALE 26 | M-T2-65 |  | Concreto | MUROS T2 P9 EJE 1AL3 ENTRE JyF SIN MUROS EJE 3 M=19 AL 26 | 2026-03-02 | 3/30/2026 12:00:00 AM |  | 28 | 21 | 22.4 | 107 | MURO | 21 | MURO-21-28 | 2026-10-22 | NUEVO | 2026-10-22 | 21 | 1.4
VIALE 26 | M-T2-65 |  | Concreto | MUROS T2 P9 EJE 1AL3 ENTRE JyF SIN MUROS EJE 3 M=19 AL 26 | 2026-03-02 | 3/9/2026 12:00:00 AM |  | 7 | 21 | 19.6 | 93 | MURO | 21 | MURO-21-7 | 2026-10-22 | NUEVO | 2026-10-22 | 13.86 | -1.4
VIALE 26 | M-T2-65 |  | Concreto | MUROS T2 P9 EJE 1AL3 ENTRE JyF SIN MUROS EJE 3 M=19 AL 26 | 2026-03-02 | 3/9/2026 12:00:00 AM |  | 7 | 21 | 18 | 86 | MURO | 21 | MURO-21-7 | 2026-10-22 | NUEVO | 2026-10-22 | 13.86 | -3
VIALE 26 | M-T2-65 |  | Concreto | MUROS T2 P9 EJE 1AL3 ENTRE JyF SIN MUROS EJE 3 M=19 AL 26 | 2026-03-02 | 3/9/2026 12:00:00 AM |  | 7 | 21 | 18.9 | 90 | MURO | 21 | MURO-21-7 | 2026-10-22 | NUEVO | 2026-10-22 | 13.86 | -2.1
VIALE 26 | P-T1-31 |  | Concreto | PLACA T1 P6 EJES 4-6 ENTRE AyJ | 2026-03-02 | 3/30/2026 12:00:00 AM |  | 28 | 21 | 23.7 | 113 | PLACA | 21 | PLACA-21-28 | 2026-10-22 | NUEVO | 2026-10-22 | 21 | 2.7
VIALE 26 | P-T1-31 |  | Concreto | PLACA T1 P6 EJES 4-6 ENTRE AyJ | 2026-03-02 | 3/30/2026 12:00:00 AM |  | 28 | 21 | 25.1 | 120 | PLACA | 21 | PLACA-21-28 | 2026-10-22 | NUEVO | 2026-10-22 | 21 | 4.1
VIALE 26 | P-T1-31 |  | Concreto | PLACA T1 P6 EJES 4-6 ENTRE AyJ | 2026-03-02 | 3/30/2026 12:00:00 AM |  | 28 | 21 | 24.4 | 116 | PLACA | 21 | PLACA-21-28 | 2026-10-22 | NUEVO | 2026-10-22 | 21 | 3.4
VIALE 26 | P-T1-31 |  | Concreto | PLACA T1 P6 EJES 4-6 ENTRE AyJ | 2026-03-02 | 3/9/2026 12:00:00 AM |  | 7 | 21 | 19.7 | 94 | PLACA | 21 | PLACA-21-7 | 2026-10-22 | NUEVO | 2026-10-22 | 13.86 | -1.3
VIALE 26 | P-T1-31 |  | Concreto | PLACA T1 P6 EJES 4-6 ENTRE AyJ | 2026-03-02 | 3/9/2026 12:00:00 AM |  | 7 | 21 | 19.1 | 91 | PLACA | 21 | PLACA-21-7 | 2026-10-22 | NUEVO | 2026-10-22 | 13.86 | -1.9
VIALE 26 | P-T1-31 |  | Concreto | PLACA T1 P6 EJES 4-6 ENTRE AyJ | 2026-03-02 | 3/9/2026 12:00:00 AM |  | 7 | 21 | 20.4 | 97 | PLACA | 21 | PLACA-21-7 | 2026-10-22 | NUEVO | 2026-10-22 | 13.86 | -0.6
VIALE 26 | P-T1-31 |  | Concreto | PLACA T1 P6 EJES 4-6 ENTRE AyJ | 2026-03-02 | 3/3/2026 12:00:00 AM |  | 1 | 21 | 3.7 | 17 | PLACA | 21 | PLACA-21-1 | 2026-10-22 | NUEVO | 2026-10-22 | 4.2 | -17.3
VIALE 26 | P-T1-31 |  | Concreto | PLACA T1 P6 EJES 4-6 ENTRE AyJ | 2026-03-02 | 3/3/2026 12:00:00 AM |  | 1 | 21 | 3.9 | 19 | PLACA | 21 | PLACA-21-1 | 2026-10-22 | NUEVO | 2026-10-22 | 4.2 | -17.1
VIALE 26 | P-T1-31 |  | Concreto | PLACA T1 P6 EJES 4-6 ENTRE AyJ | 2026-03-02 | 3/3/2026 12:00:00 AM |  | 1 | 21 | 3.5 | 17 | PLACA | 21 | PLACA-21-1 | 2026-10-22 | NUEVO | 2026-10-22 | 4.2 | -17.5
VIALE 26 | P-T2-48 |  | Concreto | PLACA T2 PISO 10 EJE 7 AL 9 ENTRE A-J | 2026-03-02 | 3/30/2026 12:00:00 AM |  | 28 | 21 | 26.3 | 125 | PLACA | 21 | PLACA-21-28 | 2026-10-22 | NUEVO | 2026-10-22 | 21 | 5.3
VIALE 26 | P-T2-48 |  | Concreto | PLACA T2 PISO 10 EJE 7 AL 9 ENTRE A-J | 2026-03-02 | 3/30/2026 12:00:00 AM |  | 28 | 21 | 23.8 | 114 | PLACA | 21 | PLACA-21-28 | 2026-10-22 | NUEVO | 2026-10-22 | 21 | 2.8
VIALE 26 | P-T2-48 |  | Concreto | PLACA T2 PISO 10 EJE 7 AL 9 ENTRE A-J | 2026-03-02 | 3/30/2026 12:00:00 AM |  | 28 | 21 | 24.5 | 116 | PLACA | 21 | PLACA-21-28 | 2026-10-22 | NUEVO | 2026-10-22 | 21 | 3.5
VIALE 26 | P-T2-48 |  | Concreto | PLACA T2 PISO 10 EJE 7 AL 9 ENTRE A-J | 2026-03-02 | 3/9/2026 12:00:00 AM |  | 7 | 21 | 21.2 | 101 | PLACA | 21 | PLACA-21-7 | 2026-10-22 | NUEVO | 2026-10-22 | 13.86 | 0.2
VIALE 26 | P-T2-48 |  | Concreto | PLACA T2 PISO 10 EJE 7 AL 9 ENTRE A-J | 2026-03-02 | 3/9/2026 12:00:00 AM |  | 7 | 21 | 19.2 | 92 | PLACA | 21 | PLACA-21-7 | 2026-10-22 | NUEVO | 2026-10-22 | 13.86 | -1.8
VIALE 26 | P-T2-48 |  | Concreto | PLACA T2 PISO 10 EJE 7 AL 9 ENTRE A-J | 2026-03-02 | 3/9/2026 12:00:00 AM |  | 7 | 21 | 19.7 | 94 | PLACA | 21 | PLACA-21-7 | 2026-10-22 | NUEVO | 2026-10-22 | 13.86 | -1.3
VIALE 26 | M-T2-64 |  | Concreto | MUROS T2 P9 EJE 4-5 ENTRE AyJ M= 8,30,27 | 2026-02-28 | 3/28/2026 12:00:00 AM |  | 28 | 21 | 26.7 | 127 | MURO | 21 | MURO-21-28 | 2026-10-22 | NUEVO | 2026-10-22 | 21 | 5.7
VIALE 26 | M-T2-64 |  | Concreto | MUROS T2 P9 EJE 4-5 ENTRE AyJ M= 8,30,27 | 2026-02-28 | 3/28/2026 12:00:00 AM |  | 28 | 21 | 26.3 | 125 | MURO | 21 | MURO-21-28 | 2026-10-22 | NUEVO | 2026-10-22 | 21 | 5.3
VIALE 26 | M-T2-64 |  | Concreto | MUROS T2 P9 EJE 4-5 ENTRE AyJ M= 8,30,27 | 2026-02-28 | 3/28/2026 12:00:00 AM |  | 28 | 21 | 25 | 119 | MURO | 21 | MURO-21-28 | 2026-10-22 | NUEVO | 2026-10-22 | 21 | 4
VIALE 26 | M-T2-64 |  | Concreto | MUROS T2 P9 EJE 4-5 ENTRE AyJ M= 8,30,27 | 2026-02-28 | 3/7/2026 12:00:00 AM |  | 7 | 21 | 21.7 | 103 | MURO | 21 | MURO-21-7 | 2026-10-22 | NUEVO | 2026-10-22 | 13.86 | 0.7
VIALE 26 | M-T2-64 |  | Concreto | MUROS T2 P9 EJE 4-5 ENTRE AyJ M= 8,30,27 | 2026-02-28 | 3/7/2026 12:00:00 AM |  | 7 | 21 | 20.3 | 97 | MURO | 21 | MURO-21-7 | 2026-10-22 | NUEVO | 2026-10-22 | 13.86 | -0.7
VIALE 26 | M-T2-64 |  | Concreto | MUROS T2 P9 EJE 4-5 ENTRE AyJ M= 8,30,27 | 2026-02-28 | 3/7/2026 12:00:00 AM |  | 7 | 21 | 20.1 | 96 | MURO | 21 | MURO-21-7 | 2026-10-22 | NUEVO | 2026-10-22 | 13.86 | -0.9
VIALE 26 | M-T2-64 |  | Concreto | MUROS T2 P9 EJE 4-5 ENTRE AyJ M= 8,30,27 | 2026-02-28 | 3/2/2026 12:00:00 AM |  | 2 | 21 | 9.9 | 47 | MURO | 21 | MURO-21-2 | 2026-10-22 | NUEVO | 2026-10-22 | 6.83 | -11.1
VIALE 26 | M-T2-64 |  | Concreto | MUROS T2 P9 EJE 4-5 ENTRE AyJ M= 8,30,27 | 2026-02-28 | 3/2/2026 12:00:00 AM |  | 2 | 21 | 9.4 | 45 | MURO | 21 | MURO-21-2 | 2026-10-22 | NUEVO | 2026-10-22 | 6.83 | -11.6
VIALE 26 | M-T2-64 |  | Concreto | MUROS T2 P9 EJE 4-5 ENTRE AyJ M= 8,30,27 | 2026-02-28 | 3/2/2026 12:00:00 AM |  | 2 | 21 | 10.2 | 48 | MURO | 21 | MURO-21-2 | 2026-10-22 | NUEVO | 2026-10-22 | 6.83 | -10.8
VIALE 26 | P-T1-29 |  | Concreto | PLACA T1 P6EJES 08 AL 10 ENTRE A-J | 2026-02-28 | 3/6/2026 12:00:00 AM |  | 7 | 21 | 15.2 | 72 | PLACA | 21 | PLACA-21-7 | 2026-10-22 | NUEVO | 2026-10-22 | 13.86 | -5.8
VIALE 26 | P-T1-29 |  | Concreto | PLACA T1 P6EJES 08 AL 10 ENTRE A-J | 2026-02-28 | 3/6/2026 12:00:00 AM |  | 7 | 21 | 15.3 | 73 | PLACA | 21 | PLACA-21-7 | 2026-10-22 | NUEVO | 2026-10-22 | 13.86 | -5.7
VIALE 26 | P-T1-29 |  | Concreto | PLACA T1 P6EJES 08 AL 10 ENTRE A-J | 2026-02-28 | 3/6/2026 12:00:00 AM |  | 7 | 21 | 14.9 | 71 | PLACA | 21 | PLACA-21-7 | 2026-10-22 | NUEVO | 2026-10-22 | 13.86 | -6.1
VIALE 26 | P-T1-29 |  | Concreto | PLACA T1 P6EJES 08 AL 10 ENTRE A-J | 2026-02-28 | 2/27/2026 12:00:00 AM |  | 3 | 21 | 1.4 | 6 | PLACA | 21 | PLACA-21-3 | 2026-10-22 | NUEVO | 2026-10-22 | 9.45 | -19.6
VIALE 26 | P-T1-29 |  | Concreto | PLACA T1 P6EJES 08 AL 10 ENTRE A-J | 2026-02-28 | 2/27/2026 12:00:00 AM |  | 3 | 21 | 1.4 | 6 | PLACA | 21 | PLACA-21-3 | 2026-10-22 | NUEVO | 2026-10-22 | 9.45 | -19.6
VIALE 26 | P-T1-29 |  | Concreto | PLACA T1 P6EJES 08 AL 10 ENTRE A-J | 2026-02-28 | 2/27/2026 12:00:00 AM |  | 3 | 21 | 1.5 | 7 | PLACA | 21 | PLACA-21-3 | 2026-10-22 | NUEVO | 2026-10-22 | 9.45 | -19.5
VIALE 26 | P-T1-29 |  | Concreto | PLACA T1 P6EJES 08 AL 10 ENTRE A-J | 2026-02-28 | 2/27/2026 12:00:00 AM |  | 3 | 21 | 1.5 | 7 | PLACA | 21 | PLACA-21-3 | 2026-10-22 | NUEVO | 2026-10-22 | 9.45 | -19.5
VIALE 26 | P-T1-29 |  | Concreto | PLACA T1 P6EJES 08 AL 10 ENTRE A-J | 2026-02-28 | 2/27/2026 12:00:00 AM |  | 1 | 21 | 1.5 | 7 | PLACA | 21 | PLACA-21-1 | 2026-10-22 | NUEVO | 2026-10-22 | 4.2 | -19.5
VIALE 26 | P-T1-29 |  | Concreto | PLACA T1 P6EJES 08 AL 10 ENTRE A-J | 2026-02-28 | 2/27/2026 12:00:00 AM |  | 1 | 21 | 1.5 | 7 | PLACA | 21 | PLACA-21-1 | 2026-10-22 | NUEVO | 2026-10-22 | 4.2 | -19.5
VIALE 26 | P-T1-30 |  | Concreto | PLACA T1 P6 EJES 6Y8 ENTRE AyJ | 2026-02-28 | 3/28/2026 12:00:00 AM |  | 28 | 21 | 21.9 | 104 | PLACA | 21 | PLACA-21-28 | 2026-10-22 | NUEVO | 2026-10-22 | 21 | 0.9
VIALE 26 | P-T1-30 |  | Concreto | PLACA T1 P6 EJES 6Y8 ENTRE AyJ | 2026-02-28 | 3/28/2026 12:00:00 AM |  | 28 | 21 | 20.5 | 97 | PLACA | 21 | PLACA-21-28 | 2026-10-22 | NUEVO | 2026-10-22 | 21 | -0.5
VIALE 26 | P-T1-30 |  | Concreto | PLACA T1 P6 EJES 6Y8 ENTRE AyJ | 2026-02-28 | 3/28/2026 12:00:00 AM |  | 28 | 21 | 20.3 | 97 | PLACA | 21 | PLACA-21-28 | 2026-10-22 | NUEVO | 2026-10-22 | 21 | -0.7
VIALE 26 | P-T1-30 |  | Concreto | PLACA T1 P6 EJES 6Y8 ENTRE AyJ | 2026-02-28 | 3/7/2026 12:00:00 AM |  | 7 | 21 | 16.2 | 77 | PLACA | 21 | PLACA-21-7 | 2026-10-22 | NUEVO | 2026-10-22 | 13.86 | -4.8
VIALE 26 | P-T1-30 |  | Concreto | PLACA T1 P6 EJES 6Y8 ENTRE AyJ | 2026-02-28 | 3/7/2026 12:00:00 AM |  | 7 | 21 | 16.6 | 79 | PLACA | 21 | PLACA-21-7 | 2026-10-22 | NUEVO | 2026-10-22 | 13.86 | -4.4
VIALE 26 | P-T1-30 |  | Concreto | PLACA T1 P6 EJES 6Y8 ENTRE AyJ | 2026-02-28 | 3/7/2026 12:00:00 AM |  | 7 | 21 | 16.6 | 79 | PLACA | 21 | PLACA-21-7 | 2026-10-22 | NUEVO | 2026-10-22 | 13.86 | -4.4
VIALE 26 | P-T1-30 |  | Concreto | PLACA T1 P6 EJES 6Y8 ENTRE AyJ | 2026-02-28 | 3/2/2026 12:00:00 AM |  | 2 | 21 | 6.7 | 32 | PLACA | 21 | PLACA-21-2 | 2026-10-22 | NUEVO | 2026-10-22 | 6.83 | -14.3
VIALE 26 | P-T1-30 |  | Concreto | PLACA T1 P6 EJES 6Y8 ENTRE AyJ | 2026-02-28 | 3/2/2026 12:00:00 AM |  | 2 | 21 | 6.7 | 32 | PLACA | 21 | PLACA-21-2 | 2026-10-22 | NUEVO | 2026-10-22 | 6.83 | -14.3
VIALE 26 | P-T1-30 |  | Concreto | PLACA T1 P6 EJES 6Y8 ENTRE AyJ | 2026-02-28 | 3/2/2026 12:00:00 AM |  | 2 | 21 | 6.9 | 33 | PLACA | 21 | PLACA-21-2 | 2026-10-22 | NUEVO | 2026-10-22 | 6.83 | -14.1
VIALE 26 | P-T2-47 |  | Concreto | PLACA T2 P10 EJE 11 AL 15 ENTRE A-J | 2026-02-28 | 3/28/2026 12:00:00 AM |  | 28 | 21 | 22 | 105 | PLACA | 21 | PLACA-21-28 | 2026-10-22 | NUEVO | 2026-10-22 | 21 | 1
VIALE 26 | P-T2-47 |  | Concreto | PLACA T2 P10 EJE 11 AL 15 ENTRE A-J | 2026-02-28 | 3/28/2026 12:00:00 AM |  | 28 | 21 | 21 | 100 | PLACA | 21 | PLACA-21-28 | 2026-10-22 | NUEVO | 2026-10-22 | 21 | 0
VIALE 26 | P-T2-47 |  | Concreto | PLACA T2 P10 EJE 11 AL 15 ENTRE A-J | 2026-02-28 | 3/28/2026 12:00:00 AM |  | 28 | 21 | 19.4 | 92 | PLACA | 21 | PLACA-21-28 | 2026-10-22 | NUEVO | 2026-10-22 | 21 | -1.6
VIALE 26 | P-T2-47 |  | Concreto | PLACA T2 P10 EJE 11 AL 15 ENTRE A-J | 2026-02-28 | 3/7/2026 12:00:00 AM |  | 7 | 21 | 17.1 | 82 | PLACA | 21 | PLACA-21-7 | 2026-10-22 | NUEVO | 2026-10-22 | 13.86 | -3.9
VIALE 26 | P-T2-47 |  | Concreto | PLACA T2 P10 EJE 11 AL 15 ENTRE A-J | 2026-02-28 | 3/7/2026 12:00:00 AM |  | 7 | 21 | 17.3 | 82 | PLACA | 21 | PLACA-21-7 | 2026-10-22 | NUEVO | 2026-10-22 | 13.86 | -3.7
VIALE 26 | P-T2-47 |  | Concreto | PLACA T2 P10 EJE 11 AL 15 ENTRE A-J | 2026-02-28 | 3/7/2026 12:00:00 AM |  | 7 | 21 | 17.9 | 85 | PLACA | 21 | PLACA-21-7 | 2026-10-22 | NUEVO | 2026-10-22 | 13.86 | -3.1
VIALE 26 | P-T2-47 |  | Concreto | PLACA T2 P10 EJE 11 AL 15 ENTRE A-J | 2026-02-28 | 3/2/2026 12:00:00 AM |  | 2 | 21 | 7.6 | 36 | PLACA | 21 | PLACA-21-2 | 2026-10-22 | NUEVO | 2026-10-22 | 6.83 | -13.4
VIALE 26 | P-T2-47 |  | Concreto | PLACA T2 P10 EJE 11 AL 15 ENTRE A-J | 2026-02-28 | 3/2/2026 12:00:00 AM |  | 2 | 21 | 8.3 | 39 | PLACA | 21 | PLACA-21-2 | 2026-10-22 | NUEVO | 2026-10-22 | 6.83 | -12.7
VIALE 26 | P-T2-47 |  | Concreto | PLACA T2 P10 EJE 11 AL 15 ENTRE A-J | 2026-02-28 | 3/2/2026 12:00:00 AM |  | 2 | 21 | 7.4 | 35 | PLACA | 21 | PLACA-21-2 | 2026-10-22 | NUEVO | 2026-10-22 | 6.83 | -13.6
VIALE 26 | E-T2-07 |  | Concreto | ESCALERA T2 TRAMO DEL 07 AL 08 | 2026-02-27 | 2/27/2026 12:00:00 AM |  | 28 | 21 | 26.1 | 124 | AUTOCOMPAC | 21 | AUTOCOMPAC-21-28 | 2026-10-22 | NUEVO | 2026-10-22 |  | 5.1
VIALE 26 | E-T2-07 |  | Concreto | ESCALERA T2 TRAMO DEL 07 AL 08 | 2026-02-27 | 3/27/2026 12:00:00 AM |  | 28 | 21 | 25.4 | 121 | AUTOCOMPAC | 21 | AUTOCOMPAC-21-28 | 2026-10-22 | NUEVO | 2026-10-22 |  | 4.4
VIALE 26 | E-T2-07 |  | Concreto | ESCALERA T2 TRAMO DEL 07 AL 08 | 2026-02-27 | 3/27/2026 12:00:00 AM |  | 28 | 21 | 22.2 | 106 | AUTOCOMPAC | 21 | AUTOCOMPAC-21-28 | 2026-10-22 | NUEVO | 2026-10-22 |  | 1.2
VIALE 26 | E-T2-07 |  | Concreto | ESCALERA T2 TRAMO DEL 07 AL 08 | 2026-02-27 | 3/13/2026 12:00:00 AM |  | 14 | 21 | 22.7 | 108 | AUTOCOMPAC | 21 | AUTOCOMPAC-21-14 | 2026-10-22 | NUEVO | 2026-10-22 |  | 1.7
VIALE 26 | E-T2-07 |  | Concreto | ESCALERA T2 TRAMO DEL 07 AL 08 | 2026-02-27 | 3/13/2026 12:00:00 AM |  | 14 | 21 | 21.8 | 104 | AUTOCOMPAC | 21 | AUTOCOMPAC-21-14 | 2026-10-22 | NUEVO | 2026-10-22 |  | 0.8
VIALE 26 | E-T2-07 |  | Concreto | ESCALERA T2 TRAMO DEL 07 AL 08 | 2026-02-27 | 3/13/2026 12:00:00 AM |  | 14 | 21 | 22.3 | 106 | AUTOCOMPAC | 21 | AUTOCOMPAC-21-14 | 2026-10-22 | NUEVO | 2026-10-22 |  | 1.3
VIALE 26 | E-T2-07 |  | Concreto | ESCALERA T2 TRAMO DEL 07 AL 08 | 2026-02-27 | 3/2/2026 12:00:00 AM |  | 3 | 21 | 13.4 | 64 | AUTOCOMPAC | 21 | AUTOCOMPAC-21-3 | 2026-10-22 | NUEVO | 2026-10-22 |  | -7.6
VIALE 26 | E-T2-07 |  | Concreto | ESCALERA T2 TRAMO DEL 07 AL 08 | 2026-02-27 | 3/2/2026 12:00:00 AM |  | 3 | 21 | 14.5 | 69 | AUTOCOMPAC | 21 | AUTOCOMPAC-21-3 | 2026-10-22 | NUEVO | 2026-10-22 |  | -6.5
VIALE 26 | E-T2-07 |  | Concreto | ESCALERA T2 TRAMO DEL 07 AL 08 | 2026-02-27 | 3/2/2026 12:00:00 AM |  | 3 | 21 | 13.3 | 63 | AUTOCOMPAC | 21 | AUTOCOMPAC-21-3 | 2026-10-22 | NUEVO | 2026-10-22 |  | -7.7
VIALE 26 | M-T1-40 |  | Concreto | MUROS T1 P5 EJE 3-4 ENTRE JyG M=2,3,8,21,23 | 2026-02-27 | 3/27/2026 12:00:00 AM |  | 28 | 28 | 31.9 | 114 | MURO | 28 | MURO-28-28 | 2026-10-22 | NUEVO | 2026-10-22 | 28 | 3.9
VIALE 26 | M-T1-40 |  | Concreto | MUROS T1 P5 EJE 3-4 ENTRE JyG M=2,3,8,21,23 | 2026-02-27 | 3/27/2026 12:00:00 AM |  | 28 | 28 | 29.8 | 106 | MURO | 28 | MURO-28-28 | 2026-10-22 | NUEVO | 2026-10-22 | 28 | 1.8
VIALE 26 | M-T1-40 |  | Concreto | MUROS T1 P5 EJE 3-4 ENTRE JyG M=2,3,8,21,23 | 2026-02-27 | 3/27/2026 12:00:00 AM |  | 28 | 28 | 29.5 | 105 | MURO | 28 | MURO-28-28 | 2026-10-22 | NUEVO | 2026-10-22 | 28 | 1.5
VIALE 26 | M-T1-40 |  | Concreto | MUROS T1 P5 EJE 3-4 ENTRE JyG M=2,3,8,21,23 | 2026-02-27 | 3/6/2026 12:00:00 AM |  | 7 | 28 | 27.3 | 98 | MURO | 28 | MURO-28-7 | 2026-10-22 | NUEVO | 2026-10-22 | 18.48 | -0.7
VIALE 26 | M-T1-40 |  | Concreto | MUROS T1 P5 EJE 3-4 ENTRE JyG M=2,3,8,21,23 | 2026-02-27 | 3/6/2026 12:00:00 AM |  | 7 | 28 | 25 | 89 | MURO | 28 | MURO-28-7 | 2026-10-22 | NUEVO | 2026-10-22 | 18.48 | -3
VIALE 26 | M-T1-40 |  | Concreto | MUROS T1 P5 EJE 3-4 ENTRE JyG M=2,3,8,21,23 | 2026-02-27 | 3/6/2026 12:00:00 AM |  | 7 | 28 | 25 | 89 | MURO | 28 | MURO-28-7 | 2026-10-22 | NUEVO | 2026-10-22 | 18.48 | -3
VIALE 26 | M-T1-40 |  | Concreto | MUROS T1 P5 EJE 3-4 ENTRE JyG M=2,3,8,21,23 | 2026-02-27 | 2/28/2026 12:00:00 AM |  | 1 | 28 | 0.9 | 3 | MURO | 28 | MURO-28-1 | 2026-10-22 | NUEVO | 2026-10-22 | 5.6 | -27.1
VIALE 26 | M-T1-40 |  | Concreto | MUROS T1 P5 EJE 3-4 ENTRE JyG M=2,3,8,21,23 | 2026-02-27 | 2/28/2026 12:00:00 AM |  | 1 | 28 | 0.9 | 3 | MURO | 28 | MURO-28-1 | 2026-10-22 | NUEVO | 2026-10-22 | 5.6 | -27.1
VIALE 26 | M-T1-40 |  | Concreto | MUROS T1 P5 EJE 3-4 ENTRE JyG M=2,3,8,21,23 | 2026-02-27 | 2/28/2026 12:00:00 AM |  | 1 | 28 | 0.9 | 3 | MURO | 28 | MURO-28-1 | 2026-10-22 | NUEVO | 2026-10-22 | 5.6 | -27.1
VIALE 26 | M-T2-63 |  | Concreto | MUROS T2 P9 EJES 06 AL 08 ENTRE Ayj M= 14,31,02 | 2026-02-27 | 3/27/2026 12:00:00 AM |  | 28 | 21 | 20.2 | 96 | MURO | 21 | MURO-21-28 | 2026-10-22 | NUEVO | 2026-10-22 | 21 | -0.8
VIALE 26 | M-T2-63 |  | Concreto | MUROS T2 P9 EJES 06 AL 08 ENTRE Ayj M= 14,31,02 | 2026-02-27 | 3/27/2026 12:00:00 AM |  | 28 | 21 | 21 | 100 | MURO | 21 | MURO-21-28 | 2026-10-22 | NUEVO | 2026-10-22 | 21 | 0
VIALE 26 | M-T2-63 |  | Concreto | MUROS T2 P9 EJES 06 AL 08 ENTRE Ayj M= 14,31,02 | 2026-02-27 | 3/27/2026 12:00:00 AM |  | 28 | 21 | 18.4 | 87 | MURO | 21 | MURO-21-28 | 2026-10-22 | NUEVO | 2026-10-22 | 21 | -2.6
VIALE 26 | M-T2-63 |  | Concreto | MUROS T2 P9 EJES 06 AL 08 ENTRE Ayj M= 14,31,02 | 2026-02-27 | 3/6/2026 12:00:00 AM |  | 7 | 21 | 17.7 | 84 | MURO | 21 | MURO-21-7 | 2026-10-22 | NUEVO | 2026-10-22 | 13.86 | -3.3
VIALE 26 | M-T2-63 |  | Concreto | MUROS T2 P9 EJES 06 AL 08 ENTRE Ayj M= 14,31,02 | 2026-02-27 | 3/6/2026 12:00:00 AM |  | 7 | 21 | 16.1 | 76 | MURO | 21 | MURO-21-7 | 2026-10-22 | NUEVO | 2026-10-22 | 13.86 | -4.9
VIALE 26 | M-T2-63 |  | Concreto | MUROS T2 P9 EJES 06 AL 08 ENTRE Ayj M= 14,31,02 | 2026-02-27 | 3/6/2026 12:00:00 AM |  | 7 | 21 | 17.9 | 85 | MURO | 21 | MURO-21-7 | 2026-10-22 | NUEVO | 2026-10-22 | 13.86 | -3.1
VIALE 26 | M-T2-63 |  | Concreto | MUROS T2 P9 EJES 06 AL 08 ENTRE Ayj M= 14,31,02 | 2026-02-27 | 2/28/2026 12:00:00 AM |  | 3 | 21 | 2 | 9 | MURO | 21 | MURO-21-3 | 2026-10-22 | NUEVO | 2026-10-22 | 9.45 | -19
VIALE 26 | M-T2-63 |  | Concreto | MUROS T2 P9 EJES 06 AL 08 ENTRE Ayj M= 14,31,02 | 2026-02-27 | 2/28/2026 12:00:00 AM |  | 3 | 21 | 2 | 9 | MURO | 21 | MURO-21-3 | 2026-10-22 | NUEVO | 2026-10-22 | 9.45 | -19
VIALE 26 | M-T2-63 |  | Concreto | MUROS T2 P9 EJES 06 AL 08 ENTRE Ayj M= 14,31,02 | 2026-02-27 | 2/28/2026 12:00:00 AM |  | 1 | 21 | 1.9 | 9 | MURO | 21 | MURO-21-1 | 2026-10-22 | NUEVO | 2026-10-22 | 4.2 | -19.1
VIALE 26 | M-T2-63 |  | Concreto | MUROS T2 P9 EJES 06 AL 08 ENTRE Ayj M= 14,31,02 | 2026-02-27 | 2/28/2026 12:00:00 AM |  | 1 | 21 | 1.9 | 9 | MURO | 21 | MURO-21-1 | 2026-10-22 | NUEVO | 2026-10-22 | 4.2 | -19.1
VIALE 26 | M-T2-63 |  | Concreto | MUROS T2 P9 EJES 06 AL 08 ENTRE Ayj M= 14,31,02 | 2026-02-27 | 2/28/2026 12:00:00 AM |  | 1 | 21 | 2 | 9 | MURO | 21 | MURO-21-1 | 2026-10-22 | NUEVO | 2026-10-22 | 4.2 | -19
VIALE 26 | M-T2-63 |  | Concreto | MUROS T2 P9 EJES 06 AL 08 ENTRE Ayj M= 14,31,02 | 2026-02-27 | 2/28/2026 12:00:00 AM |  | 1 | 21 | 2 | 9 | MURO | 21 | MURO-21-1 | 2026-10-22 | NUEVO | 2026-10-22 | 4.2 | -19
VIALE 26 | P-T1 29 |  | Concreto | Placa P6 T1 (ejes 08-10 entre A-J) | 2026-02-27 | 5/5/2026 12:00:00 AM |  | 67 | 21 | 20.5 | 98 | PLACA | 21 | PLACA-21-67 | 2026-10-22 | NUEVO | 2026-10-22 |  | -0.5
VIALE 26 | P-T1 29 |  | Concreto | Placa P6 T1 (ejes 08-10 entre A-J) | 2026-02-27 | 5/5/2026 12:00:00 AM |  | 67 | 21 | 19.2 | 91 | PLACA | 21 | PLACA-21-67 | 2026-10-22 | NUEVO | 2026-10-22 |  | -1.8
VIALE 26 | P-T1 29 |  | Concreto | Placa P6 T1 (ejes 08-10 entre A-J) | 2026-02-27 | 5/5/2026 12:00:00 AM |  | 67 | 21 | 20.9 | 100 | PLACA | 21 | PLACA-21-67 | 2026-10-22 | NUEVO | 2026-10-22 |  | -0.1
VIALE 26 | P-T1-29. |  | Concreto | PLACA T1 P6EJES 08 AL 10 ENTRE A-J | 2026-02-27 | 4/14/2026 12:00:00 AM |  | 46 | 21 | 18.9 | 90 | PLACA | 21 | PLACA-21-46 | 2026-10-22 | NUEVO | 2026-10-22 | 21 | -2.1
VIALE 26 | P-T1-29. |  | Concreto | PLACA T1 P6EJES 08 AL 10 ENTRE A-J | 2026-02-27 | 4/14/2026 12:00:00 AM |  | 46 | 21 | 18.3 | 87 | PLACA | 21 | PLACA-21-46 | 2026-10-22 | NUEVO | 2026-10-22 | 21 | -2.7
VIALE 26 | P-T1-29. |  | Concreto | PLACA T1 P6EJES 08 AL 10 ENTRE A-J | 2026-02-27 | 4/14/2026 12:00:00 AM |  | 46 | 21 | 19.8 | 94 | PLACA | 21 | PLACA-21-46 | 2026-10-22 | NUEVO | 2026-10-22 | 21 | -1.2
VIALE 26 | M-T1-39 |  | Concreto | MUROS T1 P5 EJES 5-6 ENTRE JyG M= 2,23,24,22,9,3,45 | 2026-02-26 | 3/26/2026 12:00:00 AM |  | 28 | 28 | 30.3 | 108 | MURO | 28 | MURO-28-28 | 2026-10-22 | NUEVO | 2026-10-22 | 28 | 2.3
VIALE 26 | M-T1-39 |  | Concreto | MUROS T1 P5 EJES 5-6 ENTRE JyG M= 2,23,24,22,9,3,45 | 2026-02-26 | 3/26/2026 12:00:00 AM |  | 28 | 28 | 28.1 | 100 | MURO | 28 | MURO-28-28 | 2026-10-22 | NUEVO | 2026-10-22 | 28 | 0.1
VIALE 26 | M-T1-39 |  | Concreto | MUROS T1 P5 EJES 5-6 ENTRE JyG M= 2,23,24,22,9,3,45 | 2026-02-26 | 3/26/2026 12:00:00 AM |  | 28 | 28 | 28.2 | 101 | MURO | 28 | MURO-28-28 | 2026-10-22 | NUEVO | 2026-10-22 | 28 | 0.2
VIALE 26 | M-T1-39 |  | Concreto | MUROS T1 P5 EJES 5-6 ENTRE JyG M= 2,23,24,22,9,3,45 | 2026-02-26 | 3/5/2026 12:00:00 AM |  | 7 | 28 | 26 | 93 | MURO | 28 | MURO-28-7 | 2026-10-22 | NUEVO | 2026-10-22 | 18.48 | -2
VIALE 26 | M-T1-39 |  | Concreto | MUROS T1 P5 EJES 5-6 ENTRE JyG M= 2,23,24,22,9,3,45 | 2026-02-26 | 3/5/2026 12:00:00 AM |  | 7 | 28 | 26.8 | 96 | MURO | 28 | MURO-28-7 | 2026-10-22 | NUEVO | 2026-10-22 | 18.48 | -1.2
VIALE 26 | M-T1-39 |  | Concreto | MUROS T1 P5 EJES 5-6 ENTRE JyG M= 2,23,24,22,9,3,45 | 2026-02-26 | 3/5/2026 12:00:00 AM |  | 7 | 28 | 25.4 | 91 | MURO | 28 | MURO-28-7 | 2026-10-22 | NUEVO | 2026-10-22 | 18.48 | -2.6
VIALE 26 | M-T1-39 |  | Concreto | MUROS T1 P5 EJES 5-6 ENTRE JyG M= 2,23,24,22,9,3,45 | 2026-02-26 | 2/27/2026 12:00:00 AM |  | 1 | 28 | 1.8 | 6 | MURO | 28 | MURO-28-1 | 2026-10-22 | NUEVO | 2026-10-22 | 5.6 | -26.2
VIALE 26 | M-T1-39 |  | Concreto | MUROS T1 P5 EJES 5-6 ENTRE JyG M= 2,23,24,22,9,3,45 | 2026-02-26 | 2/27/2026 12:00:00 AM |  | 1 | 28 | 1.9 | 7 | MURO | 28 | MURO-28-1 | 2026-10-22 | NUEVO | 2026-10-22 | 5.6 | -26.1
VIALE 26 | M-T1-39 |  | Concreto | MUROS T1 P5 EJES 5-6 ENTRE JyG M= 2,23,24,22,9,3,45 | 2026-02-26 | 2/27/2026 12:00:00 AM |  | 1 | 28 | 1.8 | 6 | MURO | 28 | MURO-28-1 | 2026-10-22 | NUEVO | 2026-10-22 | 5.6 | -26.2
VIALE 26 | M-T2-62 |  | Concreto | MUROS T2 P9 EJES 10-11 ENTRE AyJ M=2,44,31 | 2026-02-26 | 3/26/2026 12:00:00 AM |  | 28 | 21 | 18.2 | 87 | MURO | 21 | MURO-21-28 | 2026-10-22 | NUEVO | 2026-10-22 | 21 | -2.8
VIALE 26 | M-T2-62 |  | Concreto | MUROS T2 P9 EJES 10-11 ENTRE AyJ M=2,44,31 | 2026-02-26 | 3/26/2026 12:00:00 AM |  | 28 | 21 | 17.9 | 85 | MURO | 21 | MURO-21-28 | 2026-10-22 | NUEVO | 2026-10-22 | 21 | -3.1
VIALE 26 | M-T2-62 |  | Concreto | MUROS T2 P9 EJES 10-11 ENTRE AyJ M=2,44,31 | 2026-02-26 | 3/26/2026 12:00:00 AM |  | 28 | 21 | 18.6 | 89 | MURO | 21 | MURO-21-28 | 2026-10-22 | NUEVO | 2026-10-22 | 21 | -2.4
VIALE 26 | M-T2-62 |  | Concreto | MUROS T2 P9 EJES 10-11 ENTRE AyJ M=2,44,31 | 2026-02-26 | 3/5/2026 12:00:00 AM |  | 7 | 21 | 17.1 | 81 | MURO | 21 | MURO-21-7 | 2026-10-22 | NUEVO | 2026-10-22 | 13.86 | -3.9
VIALE 26 | M-T2-62 |  | Concreto | MUROS T2 P9 EJES 10-11 ENTRE AyJ M=2,44,31 | 2026-02-26 | 3/5/2026 12:00:00 AM |  | 7 | 21 | 16.1 | 76 | MURO | 21 | MURO-21-7 | 2026-10-22 | NUEVO | 2026-10-22 | 13.86 | -4.9
VIALE 26 | M-T2-62 |  | Concreto | MUROS T2 P9 EJES 10-11 ENTRE AyJ M=2,44,31 | 2026-02-26 | 3/5/2026 12:00:00 AM |  | 7 | 21 | 15.1 | 72 | MURO | 21 | MURO-21-7 | 2026-10-22 | NUEVO | 2026-10-22 | 13.86 | -5.9
VIALE 26 | M-T2-62 |  | Concreto | MUROS T2 P9 EJES 10-11 ENTRE AyJ M=2,44,31 | 2026-02-26 | 2/27/2026 12:00:00 AM |  | 1 | 21 | 1.5 | 7 | MURO | 21 | MURO-21-1 | 2026-10-22 | NUEVO | 2026-10-22 | 4.2 | -19.5
VIALE 26 | M-T2-62 |  | Concreto | MUROS T2 P9 EJES 10-11 ENTRE AyJ M=2,44,31 | 2026-02-26 | 2/27/2026 12:00:00 AM |  | 1 | 21 | 1.5 | 7 | MURO | 21 | MURO-21-1 | 2026-10-22 | NUEVO | 2026-10-22 | 4.2 | -19.5
VIALE 26 | M-T2-62 |  | Concreto | MUROS T2 P9 EJES 10-11 ENTRE AyJ M=2,44,31 | 2026-02-26 | 2/27/2026 12:00:00 AM |  | 1 | 21 | 1.6 | 7 | MURO | 21 | MURO-21-1 | 2026-10-22 | NUEVO | 2026-10-22 | 4.2 | -19.4
VIALE 26 | P-T1-28 |  | Concreto | PLACA T1 P6 EJES 10-12 ENTRE AyJ | 2026-02-26 | 3/26/2026 12:00:00 AM |  | 28 | 21 | 25.1 | 119 | PLACA | 21 | PLACA-21-28 | 2026-10-22 | NUEVO | 2026-10-22 | 21 | 4.1
VIALE 26 | P-T1-28 |  | Concreto | PLACA T1 P6 EJES 10-12 ENTRE AyJ | 2026-02-26 | 3/26/2026 12:00:00 AM |  | 28 | 21 | 21.2 | 101 | PLACA | 21 | PLACA-21-28 | 2026-10-22 | NUEVO | 2026-10-22 | 21 | 0.2
VIALE 26 | P-T1-28 |  | Concreto | PLACA T1 P6 EJES 10-12 ENTRE AyJ | 2026-02-26 | 3/26/2026 12:00:00 AM |  | 28 | 21 | 21.7 | 103 | PLACA | 21 | PLACA-21-28 | 2026-10-22 | NUEVO | 2026-10-22 | 21 | 0.7
VIALE 26 | P-T1-28 |  | Concreto | PLACA T1 P6 EJES 10-12 ENTRE AyJ | 2026-02-26 | 3/5/2026 12:00:00 AM |  | 7 | 21 | 21.6 | 103 | PLACA | 21 | PLACA-21-7 | 2026-10-22 | NUEVO | 2026-10-22 | 13.86 | 0.6
VIALE 26 | P-T1-28 |  | Concreto | PLACA T1 P6 EJES 10-12 ENTRE AyJ | 2026-02-26 | 3/5/2026 12:00:00 AM |  | 7 | 21 | 21.6 | 103 | PLACA | 21 | PLACA-21-7 | 2026-10-22 | NUEVO | 2026-10-22 | 13.86 | 0.6
VIALE 26 | P-T1-28 |  | Concreto | PLACA T1 P6 EJES 10-12 ENTRE AyJ | 2026-02-26 | 3/5/2026 12:00:00 AM |  | 7 | 21 | 20.5 | 98 | PLACA | 21 | PLACA-21-7 | 2026-10-22 | NUEVO | 2026-10-22 | 13.86 | -0.5
VIALE 26 | P-T1-28 |  | Concreto | PLACA T1 P6 EJES 10-12 ENTRE AyJ | 2026-02-26 | 2/27/2026 12:00:00 AM |  | 1 | 21 | 2.4 | 11 | PLACA | 21 | PLACA-21-1 | 2026-10-22 | NUEVO | 2026-10-22 | 4.2 | -18.6
VIALE 26 | P-T1-28 |  | Concreto | PLACA T1 P6 EJES 10-12 ENTRE AyJ | 2026-02-26 | 2/27/2026 12:00:00 AM |  | 1 | 21 | 2.6 | 12 | PLACA | 21 | PLACA-21-1 | 2026-10-22 | NUEVO | 2026-10-22 | 4.2 | -18.4
VIALE 26 | P-T1-28 |  | Concreto | PLACA T1 P6 EJES 10-12 ENTRE AyJ | 2026-02-26 | 2/27/2026 12:00:00 AM |  | 1 | 21 | 2.5 | 12 | PLACA | 21 | PLACA-21-1 | 2026-10-22 | NUEVO | 2026-10-22 | 4.2 | -18.5
VIALE 26 | P-T2-46 |  | Concreto | PLACA T2 P9 EJE 1 AL 3 ENTRE AyJ | 2026-02-26 | 3/26/2026 12:00:00 AM |  | 28 | 21 | 21.8 | 104 | PLACA | 21 | PLACA-21-28 | 2026-10-22 | NUEVO | 2026-10-22 | 21 | 0.8
VIALE 26 | P-T2-46 |  | Concreto | PLACA T2 P9 EJE 1 AL 3 ENTRE AyJ | 2026-02-26 | 3/26/2026 12:00:00 AM |  | 28 | 21 | 20.1 | 96 | PLACA | 21 | PLACA-21-28 | 2026-10-22 | NUEVO | 2026-10-22 | 21 | -0.9
VIALE 26 | P-T2-46 |  | Concreto | PLACA T2 P9 EJE 1 AL 3 ENTRE AyJ | 2026-02-26 | 3/26/2026 12:00:00 AM |  | 28 | 21 | 20.4 | 97 | PLACA | 21 | PLACA-21-28 | 2026-10-22 | NUEVO | 2026-10-22 | 21 | -0.6
VIALE 26 | P-T2-46 |  | Concreto | PLACA T2 P9 EJE 1 AL 3 ENTRE AyJ | 2026-02-26 | 3/5/2026 12:00:00 AM |  | 7 | 21 | 19.5 | 93 | PLACA | 21 | PLACA-21-7 | 2026-10-22 | NUEVO | 2026-10-22 | 13.86 | -1.5
VIALE 26 | P-T2-46 |  | Concreto | PLACA T2 P9 EJE 1 AL 3 ENTRE AyJ | 2026-02-26 | 3/5/2026 12:00:00 AM |  | 7 | 21 | 18 | 86 | PLACA | 21 | PLACA-21-7 | 2026-10-22 | NUEVO | 2026-10-22 | 13.86 | -3
VIALE 26 | P-T2-46 |  | Concreto | PLACA T2 P9 EJE 1 AL 3 ENTRE AyJ | 2026-02-26 | 3/5/2026 12:00:00 AM |  | 7 | 21 | 17.9 | 85 | PLACA | 21 | PLACA-21-7 | 2026-10-22 | NUEVO | 2026-10-22 | 13.86 | -3.1
VIALE 26 | P-T2-46 |  | Concreto | PLACA T2 P9 EJE 1 AL 3 ENTRE AyJ | 2026-02-26 | 2/27/2026 12:00:00 AM |  | 1 | 21 | 2.4 | 12 | PLACA | 21 | PLACA-21-1 | 2026-10-22 | NUEVO | 2026-10-22 | 4.2 | -18.6
VIALE 26 | P-T2-46 |  | Concreto | PLACA T2 P9 EJE 1 AL 3 ENTRE AyJ | 2026-02-26 | 2/27/2026 12:00:00 AM |  | 1 | 21 | 2.1 | 10 | PLACA | 21 | PLACA-21-1 | 2026-10-22 | NUEVO | 2026-10-22 | 4.2 | -18.9
VIALE 26 | P-T2-46 |  | Concreto | PLACA T2 P9 EJE 1 AL 3 ENTRE AyJ | 2026-02-26 | 2/27/2026 12:00:00 AM |  | 1 | 21 | 2.1 | 10 | PLACA | 21 | PLACA-21-1 | 2026-10-22 | NUEVO | 2026-10-22 | 4.2 | -18.9
VIALE 26 | M-T1-38 |  | Concreto | MUROS T1 P5 EJE 9 ENTRE JYG M=22,23,9 | 2026-02-25 | 3/25/2026 12:00:00 AM |  | 28 | 28 | 27.3 | 97 | MURO | 28 | MURO-28-28 | 2026-10-22 | NUEVO | 2026-10-22 | 28 | -0.7
VIALE 26 | M-T1-38 |  | Concreto | MUROS T1 P5 EJE 9 ENTRE JYG M=22,23,9 | 2026-02-25 | 3/25/2026 12:00:00 AM |  | 28 | 28 | 28.1 | 100 | MURO | 28 | MURO-28-28 | 2026-10-22 | NUEVO | 2026-10-22 | 28 | 0.1
VIALE 26 | M-T1-38 |  | Concreto | MUROS T1 P5 EJE 9 ENTRE JYG M=22,23,9 | 2026-02-25 | 3/25/2026 12:00:00 AM |  | 28 | 28 | 26.1 | 93 | MURO | 28 | MURO-28-28 | 2026-10-22 | NUEVO | 2026-10-22 | 28 | -1.9
VIALE 26 | M-T1-38 |  | Concreto | MUROS T1 P5 EJE 9 ENTRE JYG M=22,23,9 | 2026-02-25 | 3/4/2026 12:00:00 AM |  | 7 | 28 | 23.9 | 85 | MURO | 28 | MURO-28-7 | 2026-10-22 | NUEVO | 2026-10-22 | 18.48 | -4.1
VIALE 26 | M-T1-38 |  | Concreto | MUROS T1 P5 EJE 9 ENTRE JYG M=22,23,9 | 2026-02-25 | 3/4/2026 12:00:00 AM |  | 7 | 28 | 23.2 | 83 | MURO | 28 | MURO-28-7 | 2026-10-22 | NUEVO | 2026-10-22 | 18.48 | -4.8
VIALE 26 | M-T1-38 |  | Concreto | MUROS T1 P5 EJE 9 ENTRE JYG M=22,23,9 | 2026-02-25 | 3/4/2026 12:00:00 AM |  | 7 | 28 | 25.4 | 91 | MURO | 28 | MURO-28-7 | 2026-10-22 | NUEVO | 2026-10-22 | 18.48 | -2.6
VIALE 26 | M-T1-38 |  | Concreto | MUROS T1 P5 EJE 9 ENTRE JYG M=22,23,9 | 2026-02-25 | 2/26/2026 12:00:00 AM |  | 1 | 28 | 1.4 | 5 | MURO | 28 | MURO-28-1 | 2026-10-22 | NUEVO | 2026-10-22 | 5.6 | -26.6
VIALE 26 | M-T1-38 |  | Concreto | MUROS T1 P5 EJE 9 ENTRE JYG M=22,23,9 | 2026-02-25 | 2/26/2026 12:00:00 AM |  | 1 | 28 | 1.5 | 5 | MURO | 28 | MURO-28-1 | 2026-10-22 | NUEVO | 2026-10-22 | 5.6 | -26.5
VIALE 26 | M-T1-38 |  | Concreto | MUROS T1 P5 EJE 9 ENTRE JYG M=22,23,9 | 2026-02-25 | 2/26/2026 12:00:00 AM |  | 1 | 28 | 1.6 | 6 | MURO | 28 | MURO-28-1 | 2026-10-22 | NUEVO | 2026-10-22 | 5.6 | -26.4
VIALE 26 | M-T1-38_ |  | Concreto | MUROS T1 P5 EJE 9 ENTRE J Y G M=22,23,9 | 2026-02-25 | 4/22/2026 12:00:00 AM |  | 56 | 28 | 33.3 | 119 | MURO | 28 | MURO-28-56 | 2026-10-22 | NUEVO | 2026-10-22 | 28 | 5.3
VIALE 26 | M-T1-38_ |  | Concreto | MUROS T1 P5 EJE 9 ENTRE J Y G M=22,23,9 | 2026-02-25 | 4/22/2026 12:00:00 AM |  | 56 | 28 | 34.8 | 124 | MURO | 28 | MURO-28-56 | 2026-10-22 | NUEVO | 2026-10-22 | 28 | 6.8
VIALE 26 | M-T1-38_ |  | Concreto | MUROS T1 P5 EJE 9 ENTRE J Y G M=22,23,9 | 2026-02-25 | 4/22/2026 12:00:00 AM |  | 56 | 28 | 33.1 | 118 | MURO | 28 | MURO-28-56 | 2026-10-22 | NUEVO | 2026-10-22 | 28 | 5.1
VIALE 26 | M-T2-61 |  | Concreto | MUROS T2 P9 EJES 12AL 15 ENTRE AyD | 2026-02-25 | 3/25/2026 12:00:00 AM |  | 28 | 21 | 22 | 105 | MURO | 21 | MURO-21-28 | 2026-10-22 | NUEVO | 2026-10-22 | 21 | 1
VIALE 26 | M-T2-61 |  | Concreto | MUROS T2 P9 EJES 12AL 15 ENTRE AyD | 2026-02-25 | 3/25/2026 12:00:00 AM |  | 28 | 21 | 20.3 | 97 | MURO | 21 | MURO-21-28 | 2026-10-22 | NUEVO | 2026-10-22 | 21 | -0.7
VIALE 26 | M-T2-61 |  | Concreto | MUROS T2 P9 EJES 12AL 15 ENTRE AyD | 2026-02-25 | 3/25/2026 12:00:00 AM |  | 28 | 21 | 20.8 | 99 | MURO | 21 | MURO-21-28 | 2026-10-22 | NUEVO | 2026-10-22 | 21 | -0.2
VIALE 26 | M-T2-61 |  | Concreto | MUROS T2 P9 EJES 12AL 15 ENTRE AyD | 2026-02-25 | 3/4/2026 12:00:00 AM |  | 7 | 21 | 17.6 | 84 | MURO | 21 | MURO-21-7 | 2026-10-22 | NUEVO | 2026-10-22 | 13.86 | -3.4
VIALE 26 | M-T2-61 |  | Concreto | MUROS T2 P9 EJES 12AL 15 ENTRE AyD | 2026-02-25 | 3/4/2026 12:00:00 AM |  | 7 | 21 | 17.6 | 84 | MURO | 21 | MURO-21-7 | 2026-10-22 | NUEVO | 2026-10-22 | 13.86 | -3.4
VIALE 26 | M-T2-61 |  | Concreto | MUROS T2 P9 EJES 12AL 15 ENTRE AyD | 2026-02-25 | 3/4/2026 12:00:00 AM |  | 7 | 21 | 18.3 | 87 | MURO | 21 | MURO-21-7 | 2026-10-22 | NUEVO | 2026-10-22 | 13.86 | -2.7
VIALE 26 | M-T2-61 |  | Concreto | MUROS T2 P9 EJES 12AL 15 ENTRE AyD | 2026-02-25 | 2/26/2026 12:00:00 AM |  | 1 | 21 | 2.7 | 13 | MURO | 21 | MURO-21-1 | 2026-10-22 | NUEVO | 2026-10-22 | 4.2 | -18.3
VIALE 26 | M-T2-61 |  | Concreto | MUROS T2 P9 EJES 12AL 15 ENTRE AyD | 2026-02-25 | 2/26/2026 12:00:00 AM |  | 1 | 21 | 2.5 | 12 | MURO | 21 | MURO-21-1 | 2026-10-22 | NUEVO | 2026-10-22 | 4.2 | -18.5
VIALE 26 | M-T2-61 |  | Concreto | MUROS T2 P9 EJES 12AL 15 ENTRE AyD | 2026-02-25 | 2/26/2026 12:00:00 AM |  | 1 | 21 | 2.3 | 11 | MURO | 21 | MURO-21-1 | 2026-10-22 | NUEVO | 2026-10-22 | 4.2 | -18.7
VIALE 26 | P-T1-27 |  | Concreto | PLACA T1 PISO 6 EJES 12 AL 15 ENTRE AyJ | 2026-02-25 | 3/25/2026 12:00:00 AM |  | 28 | 21 | 24.6 | 117 | PLACA | 21 | PLACA-21-28 | 2026-10-22 | NUEVO | 2026-10-22 | 21 | 3.6
VIALE 26 | P-T1-27 |  | Concreto | PLACA T1 PISO 6 EJES 12 AL 15 ENTRE AyJ | 2026-02-25 | 3/25/2026 12:00:00 AM |  | 28 | 21 | 24.5 | 117 | PLACA | 21 | PLACA-21-28 | 2026-10-22 | NUEVO | 2026-10-22 | 21 | 3.5
VIALE 26 | P-T1-27 |  | Concreto | PLACA T1 PISO 6 EJES 12 AL 15 ENTRE AyJ | 2026-02-25 | 3/25/2026 12:00:00 AM |  | 28 | 21 | 24.2 | 115 | PLACA | 21 | PLACA-21-28 | 2026-10-22 | NUEVO | 2026-10-22 | 21 | 3.2
VIALE 26 | P-T1-27 |  | Concreto | PLACA T1 PISO 6 EJES 12 AL 15 ENTRE AyJ | 2026-02-25 | 3/4/2026 12:00:00 AM |  | 7 | 21 | 21.5 | 102 | PLACA | 21 | PLACA-21-7 | 2026-10-22 | NUEVO | 2026-10-22 | 13.86 | 0.5
VIALE 26 | P-T1-27 |  | Concreto | PLACA T1 PISO 6 EJES 12 AL 15 ENTRE AyJ | 2026-02-25 | 3/4/2026 12:00:00 AM |  | 7 | 21 | 20.2 | 96 | PLACA | 21 | PLACA-21-7 | 2026-10-22 | NUEVO | 2026-10-22 | 13.86 | -0.8
VIALE 26 | P-T1-27 |  | Concreto | PLACA T1 PISO 6 EJES 12 AL 15 ENTRE AyJ | 2026-02-25 | 3/4/2026 12:00:00 AM |  | 7 | 21 | 21.7 | 103 | PLACA | 21 | PLACA-21-7 | 2026-10-22 | NUEVO | 2026-10-22 | 13.86 | 0.7
VIALE 26 | P-T1-27 |  | Concreto | PLACA T1 PISO 6 EJES 12 AL 15 ENTRE AyJ | 2026-02-25 | 2/26/2026 12:00:00 AM |  | 1 | 21 | 2.5 | 12 | PLACA | 21 | PLACA-21-1 | 2026-10-22 | NUEVO | 2026-10-22 | 4.2 | -18.5
VIALE 26 | P-T1-27 |  | Concreto | PLACA T1 PISO 6 EJES 12 AL 15 ENTRE AyJ | 2026-02-25 | 2/26/2026 12:00:00 AM |  | 1 | 21 | 2.6 | 12 | PLACA | 21 | PLACA-21-1 | 2026-10-22 | NUEVO | 2026-10-22 | 4.2 | -18.4
VIALE 26 | P-T1-27 |  | Concreto | PLACA T1 PISO 6 EJES 12 AL 15 ENTRE AyJ | 2026-02-25 | 2/26/2026 12:00:00 AM |  | 1 | 21 | 2.2 | 11 | PLACA | 21 | PLACA-21-1 | 2026-10-22 | NUEVO | 2026-10-22 | 4.2 | -18.8
VIALE 26 | M-T1-37 |  | Concreto | MUROS T1 P5 EJES 8AL11 ENTRE A-F EJE 8 ENTRE JyG M=2,24,25,23,9,22 | 2026-02-24 | 3/24/2026 12:00:00 AM |  | 28 | 28 | 27.2 | 97 | MURO | 28 | MURO-28-28 | 2026-10-22 | NUEVO | 2026-10-22 | 28 | -0.8
VIALE 26 | M-T1-37 |  | Concreto | MUROS T1 P5 EJES 8AL11 ENTRE A-F EJE 8 ENTRE JyG M=2,24,25,23,9,22 | 2026-02-24 | 3/24/2026 12:00:00 AM |  | 28 | 28 | 28.3 | 101 | MURO | 28 | MURO-28-28 | 2026-10-22 | NUEVO | 2026-10-22 | 28 | 0.3
VIALE 26 | M-T1-37 |  | Concreto | MUROS T1 P5 EJES 8AL11 ENTRE A-F EJE 8 ENTRE JyG M=2,24,25,23,9,22 | 2026-02-24 | 3/24/2026 12:00:00 AM |  | 28 | 28 | 29.8 | 106 | MURO | 28 | MURO-28-28 | 2026-10-22 | NUEVO | 2026-10-22 | 28 | 1.8
VIALE 26 | M-T1-37 |  | Concreto | MUROS T1 P5 EJES 8AL11 ENTRE A-F EJE 8 ENTRE JyG M=2,24,25,23,9,22 | 2026-02-24 | 3/3/2026 12:00:00 AM |  | 7 | 28 | 24.4 | 87 | MURO | 28 | MURO-28-7 | 2026-10-22 | NUEVO | 2026-10-22 | 18.48 | -3.6
VIALE 26 | M-T1-37 |  | Concreto | MUROS T1 P5 EJES 8AL11 ENTRE A-F EJE 8 ENTRE JyG M=2,24,25,23,9,22 | 2026-02-24 | 3/3/2026 12:00:00 AM |  | 7 | 28 | 22.4 | 80 | MURO | 28 | MURO-28-7 | 2026-10-22 | NUEVO | 2026-10-22 | 18.48 | -5.6
VIALE 26 | M-T1-37 |  | Concreto | MUROS T1 P5 EJES 8AL11 ENTRE A-F EJE 8 ENTRE JyG M=2,24,25,23,9,22 | 2026-02-24 | 3/3/2026 12:00:00 AM |  | 7 | 28 | 25.2 | 90 | MURO | 28 | MURO-28-7 | 2026-10-22 | NUEVO | 2026-10-22 | 18.48 | -2.8
VIALE 26 | M-T1-37 |  | Concreto | MUROS T1 P5 EJES 8AL11 ENTRE A-F EJE 8 ENTRE JyG M=2,24,25,23,9,22 | 2026-02-24 | 2/25/2026 12:00:00 AM |  | 1 | 28 | 2.4 | 8 | MURO | 28 | MURO-28-1 | 2026-10-22 | NUEVO | 2026-10-22 | 5.6 | -25.6
VIALE 26 | M-T1-37 |  | Concreto | MUROS T1 P5 EJES 8AL11 ENTRE A-F EJE 8 ENTRE JyG M=2,24,25,23,9,22 | 2026-02-24 | 2/25/2026 12:00:00 AM |  | 1 | 28 | 2.5 | 9 | MURO | 28 | MURO-28-1 | 2026-10-22 | NUEVO | 2026-10-22 | 5.6 | -25.5
VIALE 26 | M-T1-37 |  | Concreto | MUROS T1 P5 EJES 8AL11 ENTRE A-F EJE 8 ENTRE JyG M=2,24,25,23,9,22 | 2026-02-24 | 2/25/2026 12:00:00 AM |  | 1 | 28 | 2.5 | 9 | MURO | 28 | MURO-28-1 | 2026-10-22 | NUEVO | 2026-10-22 | 5.6 | -25.5
VIALE 26 | M-T2-60 |  | Concreto | MUROS T2 P9 EJE 11AL15 ENTRE JyE M=9,29,32 | 2026-02-24 | 3/24/2026 12:00:00 AM |  | 28 | 21 | 22.9 | 109 | MURO | 21 | MURO-21-28 | 2026-10-22 | NUEVO | 2026-10-22 | 21 | 1.9
VIALE 26 | M-T2-60 |  | Concreto | MUROS T2 P9 EJE 11AL15 ENTRE JyE M=9,29,32 | 2026-02-24 | 3/24/2026 12:00:00 AM |  | 28 | 21 | 21.5 | 102 | MURO | 21 | MURO-21-28 | 2026-10-22 | NUEVO | 2026-10-22 | 21 | 0.5
VIALE 26 | M-T2-60 |  | Concreto | MUROS T2 P9 EJE 11AL15 ENTRE JyE M=9,29,32 | 2026-02-24 | 3/24/2026 12:00:00 AM |  | 28 | 21 | 22 | 105 | MURO | 21 | MURO-21-28 | 2026-10-22 | NUEVO | 2026-10-22 | 21 | 1
VIALE 26 | M-T2-60 |  | Concreto | MUROS T2 P9 EJE 11AL15 ENTRE JyE M=9,29,32 | 2026-02-24 | 3/3/2026 12:00:00 AM |  | 7 | 21 | 18.9 | 90 | MURO | 21 | MURO-21-7 | 2026-10-22 | NUEVO | 2026-10-22 | 13.86 | -2.1
VIALE 26 | M-T2-60 |  | Concreto | MUROS T2 P9 EJE 11AL15 ENTRE JyE M=9,29,32 | 2026-02-24 | 3/3/2026 12:00:00 AM |  | 7 | 21 | 17.9 | 85 | MURO | 21 | MURO-21-7 | 2026-10-22 | NUEVO | 2026-10-22 | 13.86 | -3.1
VIALE 26 | M-T2-60 |  | Concreto | MUROS T2 P9 EJE 11AL15 ENTRE JyE M=9,29,32 | 2026-02-24 | 3/3/2026 12:00:00 AM |  | 7 | 21 | 18.1 | 86 | MURO | 21 | MURO-21-7 | 2026-10-22 | NUEVO | 2026-10-22 | 13.86 | -2.9
VIALE 26 | M-T2-60 |  | Concreto | MUROS T2 P9 EJE 11AL15 ENTRE JyE M=9,29,32 | 2026-02-24 | 2/25/2026 12:00:00 AM |  | 1 | 21 | 2.3 | 11 | MURO | 21 | MURO-21-1 | 2026-10-22 | NUEVO | 2026-10-22 | 4.2 | -18.7
VIALE 26 | M-T2-60 |  | Concreto | MUROS T2 P9 EJE 11AL15 ENTRE JyE M=9,29,32 | 2026-02-24 | 2/25/2026 12:00:00 AM |  | 1 | 21 | 2.6 | 12 | MURO | 21 | MURO-21-1 | 2026-10-22 | NUEVO | 2026-10-22 | 4.2 | -18.4
VIALE 26 | M-T2-60 |  | Concreto | MUROS T2 P9 EJE 11AL15 ENTRE JyE M=9,29,32 | 2026-02-24 | 2/25/2026 12:00:00 AM |  | 1 | 21 | 2.6 | 12 | MURO | 21 | MURO-21-1 | 2026-10-22 | NUEVO | 2026-10-22 | 4.2 | -18.4
VIALE 26 | P-T2-45 |  | Concreto | PLACA T2 P9 EJES 4AL6 ENTRE AyJ | 2026-02-24 | 3/24/2026 12:00:00 AM |  | 28 | 21 | 19.9 | 95 | PLACA | 21 | PLACA-21-28 | 2026-10-22 | NUEVO | 2026-10-22 | 21 | -1.1
VIALE 26 | P-T2-45 |  | Concreto | PLACA T2 P9 EJES 4AL6 ENTRE AyJ | 2026-02-24 | 3/24/2026 12:00:00 AM |  | 28 | 21 | 19.3 | 92 | PLACA | 21 | PLACA-21-28 | 2026-10-22 | NUEVO | 2026-10-22 | 21 | -1.7
VIALE 26 | P-T2-45 |  | Concreto | PLACA T2 P9 EJES 4AL6 ENTRE AyJ | 2026-02-24 | 3/24/2026 12:00:00 AM |  | 28 | 21 | 19.7 | 94 | PLACA | 21 | PLACA-21-28 | 2026-10-22 | NUEVO | 2026-10-22 | 21 | -1.3
VIALE 26 | P-T2-45 |  | Concreto | PLACA T2 P9 EJES 4AL6 ENTRE AyJ | 2026-02-24 | 3/3/2026 12:00:00 AM |  | 7 | 21 | 17 | 81 | PLACA | 21 | PLACA-21-7 | 2026-10-22 | NUEVO | 2026-10-22 | 13.86 | -4
VIALE 26 | P-T2-45 |  | Concreto | PLACA T2 P9 EJES 4AL6 ENTRE AyJ | 2026-02-24 | 3/3/2026 12:00:00 AM |  | 7 | 21 | 16.5 | 78 | PLACA | 21 | PLACA-21-7 | 2026-10-22 | NUEVO | 2026-10-22 | 13.86 | -4.5
VIALE 26 | P-T2-45 |  | Concreto | PLACA T2 P9 EJES 4AL6 ENTRE AyJ | 2026-02-24 | 3/3/2026 12:00:00 AM |  | 7 | 21 | 16.2 | 77 | PLACA | 21 | PLACA-21-7 | 2026-10-22 | NUEVO | 2026-10-22 | 13.86 | -4.8
VIALE 26 | P-T2-45 |  | Concreto | PLACA T2 P9 EJES 4AL6 ENTRE AyJ | 2026-02-24 | 2/25/2026 12:00:00 AM |  | 1 | 21 | 2.2 | 11 | PLACA | 21 | PLACA-21-1 | 2026-10-22 | NUEVO | 2026-10-22 | 4.2 | -18.8
VIALE 26 | P-T2-45 |  | Concreto | PLACA T2 P9 EJES 4AL6 ENTRE AyJ | 2026-02-24 | 2/25/2026 12:00:00 AM |  | 1 | 21 | 2.1 | 10 | PLACA | 21 | PLACA-21-1 | 2026-10-22 | NUEVO | 2026-10-22 | 4.2 | -18.9
VIALE 26 | P-T2-45 |  | Concreto | PLACA T2 P9 EJES 4AL6 ENTRE AyJ | 2026-02-24 | 2/25/2026 12:00:00 AM |  | 1 | 21 | 1.9 | 9 | PLACA | 21 | PLACA-21-1 | 2026-10-22 | NUEVO | 2026-10-22 | 4.2 | -19.1
VIALE 26 | P-T2-45_ |  | Concreto | PLACA T2 P9 EJES 4 AL 6 ENTRE A Y D | 2026-02-24 | 4/21/2026 12:00:00 AM |  | 56 | 21 | 24.4 | 116 | PLACA | 21 | PLACA-21-56 | 2026-10-22 | NUEVO | 2026-10-22 | 21 | 3.4
VIALE 26 | P-T2-45_ |  | Concreto | PLACA T2 P9 EJES 4 AL 6 ENTRE A Y D | 2026-02-24 | 4/21/2026 12:00:00 AM |  | 56 | 21 | 22.6 | 107 | PLACA | 21 | PLACA-21-56 | 2026-10-22 | NUEVO | 2026-10-22 | 21 | 1.6
VIALE 26 | P-T2-45_ |  | Concreto | PLACA T2 P9 EJES 4 AL 6 ENTRE A Y D | 2026-02-24 | 4/21/2026 12:00:00 AM |  | 56 | 21 | 23.2 | 110 | PLACA | 21 | PLACA-21-56 | 2026-10-22 | NUEVO | 2026-10-22 | 21 | 2.2
VIALE 26 | E-T2-06 |  | Concreto | ESCALERAS T1 P2 AL P3 ESCALERA T2 P6 AL P7 | 2026-02-23 | 3/23/2026 12:00:00 AM |  | 28 | 21 | 22.5 | 107 | AUTOCOMPAC | 21 | AUTOCOMPAC-21-28 | 2026-10-22 | NUEVO | 2026-10-22 |  | 1.5
VIALE 26 | E-T2-06 |  | Concreto | ESCALERAS T1 P2 AL P3 ESCALERA T2 P6 AL P7 | 2026-02-23 | 3/23/2026 12:00:00 AM |  | 28 | 21 | 21.4 | 102 | AUTOCOMPAC | 21 | AUTOCOMPAC-21-28 | 2026-10-22 | NUEVO | 2026-10-22 |  | 0.4
VIALE 26 | E-T2-06 |  | Concreto | ESCALERAS T1 P2 AL P3 ESCALERA T2 P6 AL P7 | 2026-02-23 | 3/23/2026 12:00:00 AM |  | 28 | 21 | 21.1 | 100 | AUTOCOMPAC | 21 | AUTOCOMPAC-21-28 | 2026-10-22 | NUEVO | 2026-10-22 |  | 0.1
VIALE 26 | E-T2-06 |  | Concreto | ESCALERAS T1 P2 AL P3 ESCALERA T2 P6 AL P7 | 2026-02-23 | 2/26/2026 12:00:00 AM |  | 3 | 21 | 13.9 | 66 | AUTOCOMPAC | 21 | AUTOCOMPAC-21-3 | 2026-10-22 | NUEVO | 2026-10-22 |  | -7.1
VIALE 26 | E-T2-06 |  | Concreto | ESCALERAS T1 P2 AL P3 ESCALERA T2 P6 AL P7 | 2026-02-23 | 2/26/2026 12:00:00 AM |  | 3 | 21 | 14 | 67 | AUTOCOMPAC | 21 | AUTOCOMPAC-21-3 | 2026-10-22 | NUEVO | 2026-10-22 |  | -7
VIALE 26 | E-T2-06 |  | Concreto | ESCALERAS T1 P2 AL P3 ESCALERA T2 P6 AL P7 | 2026-02-23 | 2/26/2026 12:00:00 AM |  | 3 | 21 | 14.3 | 68 | AUTOCOMPAC | 21 | AUTOCOMPAC-21-3 | 2026-10-22 | NUEVO | 2026-10-22 |  | -6.7
VIALE 26 | M-T1-36 |  | Concreto | MUROS T1 P5 EJES 10-15 ENTRE AyG M=23,31,7,27,3,23,25,9 | 2026-02-23 | 3/23/2026 12:00:00 AM |  | 28 | 28 | 26.4 | 94 | MURO | 28 | MURO-28-28 | 2026-10-22 | NUEVO | 2026-10-22 | 28 | -1.6
VIALE 26 | M-T1-36 |  | Concreto | MUROS T1 P5 EJES 10-15 ENTRE AyG M=23,31,7,27,3,23,25,9 | 2026-02-23 | 3/23/2026 12:00:00 AM |  | 28 | 28 | 25.1 | 90 | MURO | 28 | MURO-28-28 | 2026-10-22 | NUEVO | 2026-10-22 | 28 | -2.9
VIALE 26 | M-T1-36 |  | Concreto | MUROS T1 P5 EJES 10-15 ENTRE AyG M=23,31,7,27,3,23,25,9 | 2026-02-23 | 3/23/2026 12:00:00 AM |  | 28 | 28 | 25.1 | 90 | MURO | 28 | MURO-28-28 | 2026-10-22 | NUEVO | 2026-10-22 | 28 | -2.9
VIALE 26 | M-T1-36 |  | Concreto | MUROS T1 P5 EJES 10-15 ENTRE AyG M=23,31,7,27,3,23,25,9 | 2026-02-23 | 3/2/2026 12:00:00 AM |  | 7 | 28 | 22.7 | 81 | MURO | 28 | MURO-28-7 | 2026-10-22 | NUEVO | 2026-10-22 | 18.48 | -5.3
VIALE 26 | M-T1-36 |  | Concreto | MUROS T1 P5 EJES 10-15 ENTRE AyG M=23,31,7,27,3,23,25,9 | 2026-02-23 | 3/2/2026 12:00:00 AM |  | 7 | 28 | 20.5 | 73 | MURO | 28 | MURO-28-7 | 2026-10-22 | NUEVO | 2026-10-22 | 18.48 | -7.5
VIALE 26 | M-T1-36 |  | Concreto | MUROS T1 P5 EJES 10-15 ENTRE AyG M=23,31,7,27,3,23,25,9 | 2026-02-23 | 3/2/2026 12:00:00 AM |  | 7 | 28 | 22.6 | 81 | MURO | 28 | MURO-28-7 | 2026-10-22 | NUEVO | 2026-10-22 | 18.48 | -5.4
VIALE 26 | M-T1-36 |  | Concreto | MUROS T1 P5 EJES 10-15 ENTRE AyG M=23,31,7,27,3,23,25,9 | 2026-02-23 | 2/24/2026 12:00:00 AM |  | 1 | 28 | 1.6 | 6 | MURO | 28 | MURO-28-1 | 2026-10-22 | NUEVO | 2026-10-22 | 5.6 | -26.4
VIALE 26 | M-T1-36 |  | Concreto | MUROS T1 P5 EJES 10-15 ENTRE AyG M=23,31,7,27,3,23,25,9 | 2026-02-23 | 2/24/2026 12:00:00 AM |  | 1 | 28 | 1.5 | 5 | MURO | 28 | MURO-28-1 | 2026-10-22 | NUEVO | 2026-10-22 | 5.6 | -26.5
VIALE 26 | M-T1-36 |  | Concreto | MUROS T1 P5 EJES 10-15 ENTRE AyG M=23,31,7,27,3,23,25,9 | 2026-02-23 | 2/24/2026 12:00:00 AM |  | 1 | 28 | 1.5 | 5 | MURO | 28 | MURO-28-1 | 2026-10-22 | NUEVO | 2026-10-22 | 5.6 | -26.5
VIALE 26 | M-T1-36_ |  | Concreto | MURO T1 P5 EJES 10-15 ENTRE J Y G M=23,31,7,27,3,23,25,9 | 2026-02-23 | 4/20/2026 12:00:00 AM |  | 56 | 28 | 36.5 | 130 | MURO | 28 | MURO-28-56 | 2026-10-22 | NUEVO | 2026-10-22 | 28 | 8.5
VIALE 26 | M-T1-36_ |  | Concreto | MURO T1 P5 EJES 10-15 ENTRE J Y G M=23,31,7,27,3,23,25,9 | 2026-02-23 | 4/20/2026 12:00:00 AM |  | 56 | 28 | 36.1 | 129 | MURO | 28 | MURO-28-56 | 2026-10-22 | NUEVO | 2026-10-22 | 28 | 8.1
VIALE 26 | M-T1-36_ |  | Concreto | MURO T1 P5 EJES 10-15 ENTRE J Y G M=23,31,7,27,3,23,25,9 | 2026-02-23 | 4/20/2026 12:00:00 AM |  | 56 | 28 | 39.2 | 140 | MURO | 28 | MURO-28-56 | 2026-10-22 | NUEVO | 2026-10-22 | 28 | 11.2
VIALE 26 | M-T2-59 |  | Concreto | MUROS T2 P8 EJES 1 AL 3 ENTRE AyJ M=32,9A 29A,19,22,23,24 | 2026-02-23 | 3/23/2026 12:00:00 AM |  | 28 | 21 | 19.1 | 91 | MURO | 21 | MURO-21-28 | 2026-10-22 | NUEVO | 2026-10-22 | 21 | -1.9
VIALE 26 | M-T2-59 |  | Concreto | MUROS T2 P8 EJES 1 AL 3 ENTRE AyJ M=32,9A 29A,19,22,23,24 | 2026-02-23 | 3/23/2026 12:00:00 AM |  | 28 | 21 | 18.1 | 86 | MURO | 21 | MURO-21-28 | 2026-10-22 | NUEVO | 2026-10-22 | 21 | -2.9
VIALE 26 | M-T2-59 |  | Concreto | MUROS T2 P8 EJES 1 AL 3 ENTRE AyJ M=32,9A 29A,19,22,23,24 | 2026-02-23 | 3/23/2026 12:00:00 AM |  | 28 | 21 | 17.7 | 84 | MURO | 21 | MURO-21-28 | 2026-10-22 | NUEVO | 2026-10-22 | 21 | -3.3
VIALE 26 | M-T2-59 |  | Concreto | MUROS T2 P8 EJES 1 AL 3 ENTRE AyJ M=32,9A 29A,19,22,23,24 | 2026-02-23 | 3/2/2026 12:00:00 AM |  | 7 | 21 | 15.5 | 74 | MURO | 21 | MURO-21-7 | 2026-10-22 | NUEVO | 2026-10-22 | 13.86 | -5.5
VIALE 26 | M-T2-59 |  | Concreto | MUROS T2 P8 EJES 1 AL 3 ENTRE AyJ M=32,9A 29A,19,22,23,24 | 2026-02-23 | 3/2/2026 12:00:00 AM |  | 7 | 21 | 14 | 67 | MURO | 21 | MURO-21-7 | 2026-10-22 | NUEVO | 2026-10-22 | 13.86 | -7
VIALE 26 | M-T2-59 |  | Concreto | MUROS T2 P8 EJES 1 AL 3 ENTRE AyJ M=32,9A 29A,19,22,23,24 | 2026-02-23 | 3/2/2026 12:00:00 AM |  | 7 | 21 | 15.9 | 76 | MURO | 21 | MURO-21-7 | 2026-10-22 | NUEVO | 2026-10-22 | 13.86 | -5.1
VIALE 26 | M-T2-59 |  | Concreto | MUROS T2 P8 EJES 1 AL 3 ENTRE AyJ M=32,9A 29A,19,22,23,24 | 2026-02-23 | 2/24/2026 12:00:00 AM |  | 1 | 21 | 1.5 | 7 | MURO | 21 | MURO-21-1 | 2026-10-22 | NUEVO | 2026-10-22 | 4.2 | -19.5
VIALE 26 | M-T2-59 |  | Concreto | MUROS T2 P8 EJES 1 AL 3 ENTRE AyJ M=32,9A 29A,19,22,23,24 | 2026-02-23 | 2/24/2026 12:00:00 AM |  | 1 | 21 | 1.7 | 8 | MURO | 21 | MURO-21-1 | 2026-10-22 | NUEVO | 2026-10-22 | 4.2 | -19.3
VIALE 26 | M-T2-59 |  | Concreto | MUROS T2 P8 EJES 1 AL 3 ENTRE AyJ M=32,9A 29A,19,22,23,24 | 2026-02-23 | 2/24/2026 12:00:00 AM |  | 1 | 21 | 1.8 | 9 | MURO | 21 | MURO-21-1 | 2026-10-22 | NUEVO | 2026-10-22 | 4.2 | -19.2
VIALE 26 | M-T2-59_ |  | Concreto | MUROS T2 P8 EJES 1 AL 3 ENTRE A Y J M=32,9A,29A,19,22,23,24 | 2026-02-23 | 4/20/2026 12:00:00 AM |  | 56 | 21 | 21.1 | 100 | MURO | 21 | MURO-21-56 | 2026-10-22 | NUEVO | 2026-10-22 | 21 | 0.1
VIALE 26 | M-T2-59_ |  | Concreto | MUROS T2 P8 EJES 1 AL 3 ENTRE A Y J M=32,9A,29A,19,22,23,24 | 2026-02-23 | 4/20/2026 12:00:00 AM |  | 56 | 21 | 22.9 | 109 | MURO | 21 | MURO-21-56 | 2026-10-22 | NUEVO | 2026-10-22 | 21 | 1.9
VIALE 26 | M-T2-59_ |  | Concreto | MUROS T2 P8 EJES 1 AL 3 ENTRE A Y J M=32,9A,29A,19,22,23,24 | 2026-02-23 | 4/20/2026 12:00:00 AM |  | 56 | 21 | 22.7 | 108 | MURO | 21 | MURO-21-56 | 2026-10-22 | NUEVO | 2026-10-22 | 21 | 1.7
VIALE 26 | P-T1-26 |  | Concreto | placa T1 P5 EJES01 AL 04 ENTRE AyJ | 2026-02-23 | 3/23/2026 12:00:00 AM |  | 28 | 21 | 23 | 109 | PLACA | 21 | PLACA-21-28 | 2026-10-22 | NUEVO | 2026-10-22 | 21 | 2
VIALE 26 | P-T1-26 |  | Concreto | placa T1 P5 EJES01 AL 04 ENTRE AyJ | 2026-02-23 | 3/23/2026 12:00:00 AM |  | 28 | 21 | 23 | 109 | PLACA | 21 | PLACA-21-28 | 2026-10-22 | NUEVO | 2026-10-22 | 21 | 2
VIALE 26 | P-T1-26 |  | Concreto | placa T1 P5 EJES01 AL 04 ENTRE AyJ | 2026-02-23 | 3/23/2026 12:00:00 AM |  | 28 | 21 | 24.5 | 117 | PLACA | 21 | PLACA-21-28 | 2026-10-22 | NUEVO | 2026-10-22 | 21 | 3.5
VIALE 26 | P-T1-26 |  | Concreto | placa T1 P5 EJES01 AL 04 ENTRE AyJ | 2026-02-23 | 3/2/2026 12:00:00 AM |  | 7 | 21 | 19.5 | 93 | PLACA | 21 | PLACA-21-7 | 2026-10-22 | NUEVO | 2026-10-22 | 13.86 | -1.5
VIALE 26 | P-T1-26 |  | Concreto | placa T1 P5 EJES01 AL 04 ENTRE AyJ | 2026-02-23 | 3/2/2026 12:00:00 AM |  | 7 | 21 | 19 | 90 | PLACA | 21 | PLACA-21-7 | 2026-10-22 | NUEVO | 2026-10-22 | 13.86 | -2
VIALE 26 | P-T1-26 |  | Concreto | placa T1 P5 EJES01 AL 04 ENTRE AyJ | 2026-02-23 | 3/2/2026 12:00:00 AM |  | 7 | 21 | 19.3 | 92 | PLACA | 21 | PLACA-21-7 | 2026-10-22 | NUEVO | 2026-10-22 | 13.86 | -1.7
VIALE 26 | P-T1-26 |  | Concreto | placa T1 P5 EJES01 AL 04 ENTRE AyJ | 2026-02-23 | 2/24/2026 12:00:00 AM |  | 1 | 21 | 2 | 9 | PLACA | 21 | PLACA-21-1 | 2026-10-22 | NUEVO | 2026-10-22 | 4.2 | -19
VIALE 26 | P-T1-26 |  | Concreto | placa T1 P5 EJES01 AL 04 ENTRE AyJ | 2026-02-23 | 2/24/2026 12:00:00 AM |  | 1 | 21 | 2.2 | 10 | PLACA | 21 | PLACA-21-1 | 2026-10-22 | NUEVO | 2026-10-22 | 4.2 | -18.8
VIALE 26 | P-T1-26 |  | Concreto | placa T1 P5 EJES01 AL 04 ENTRE AyJ | 2026-02-23 | 2/24/2026 12:00:00 AM |  | 1 | 21 | 2.2 | 11 | PLACA | 21 | PLACA-21-1 | 2026-10-22 | NUEVO | 2026-10-22 | 4.2 | -18.8
VIALE 26 | P-T2-44 |  | Concreto | PLACA T2 PISO 9 EJES 06 AL 08 ENTRE AyJ | 2026-02-23 | 3/23/2026 12:00:00 AM |  | 28 | 21 | 28.6 | 136 | PLACA | 21 | PLACA-21-28 | 2026-10-22 | NUEVO | 2026-10-22 | 21 | 7.6
VIALE 26 | P-T2-44 |  | Concreto | PLACA T2 PISO 9 EJES 06 AL 08 ENTRE AyJ | 2026-02-23 | 3/23/2026 12:00:00 AM |  | 28 | 21 | 28.6 | 136 | PLACA | 21 | PLACA-21-28 | 2026-10-22 | NUEVO | 2026-10-22 | 21 | 7.6
VIALE 26 | P-T2-44 |  | Concreto | PLACA T2 PISO 9 EJES 06 AL 08 ENTRE AyJ | 2026-02-23 | 3/23/2026 12:00:00 AM |  | 28 | 21 | 29.2 | 139 | PLACA | 21 | PLACA-21-28 | 2026-10-22 | NUEVO | 2026-10-22 | 21 | 8.2
VIALE 26 | P-T2-44 |  | Concreto | PLACA T2 PISO 9 EJES 06 AL 08 ENTRE AyJ | 2026-02-23 | 3/2/2026 12:00:00 AM |  | 7 | 21 | 26.4 | 126 | PLACA | 21 | PLACA-21-7 | 2026-10-22 | NUEVO | 2026-10-22 | 13.86 | 5.4
VIALE 26 | P-T2-44 |  | Concreto | PLACA T2 PISO 9 EJES 06 AL 08 ENTRE AyJ | 2026-02-23 | 3/2/2026 12:00:00 AM |  | 7 | 21 | 25.7 | 122 | PLACA | 21 | PLACA-21-7 | 2026-10-22 | NUEVO | 2026-10-22 | 13.86 | 4.7
VIALE 26 | P-T2-44 |  | Concreto | PLACA T2 PISO 9 EJES 06 AL 08 ENTRE AyJ | 2026-02-23 | 3/2/2026 12:00:00 AM |  | 7 | 21 | 25.2 | 120 | PLACA | 21 | PLACA-21-7 | 2026-10-22 | NUEVO | 2026-10-22 | 13.86 | 4.2
VIALE 26 | P-T2-44 |  | Concreto | PLACA T2 PISO 9 EJES 06 AL 08 ENTRE AyJ | 2026-02-23 | 2/24/2026 12:00:00 AM |  | 1 | 21 | 5.7 | 27 | PLACA | 21 | PLACA-21-1 | 2026-10-22 | NUEVO | 2026-10-22 | 4.2 | -15.3
VIALE 26 | P-T2-44 |  | Concreto | PLACA T2 PISO 9 EJES 06 AL 08 ENTRE AyJ | 2026-02-23 | 2/24/2026 12:00:00 AM |  | 1 | 21 | 5.9 | 28 | PLACA | 21 | PLACA-21-1 | 2026-10-22 | NUEVO | 2026-10-22 | 4.2 | -15.1
VIALE 26 | P-T2-44 |  | Concreto | PLACA T2 PISO 9 EJES 06 AL 08 ENTRE AyJ | 2026-02-23 | 2/24/2026 12:00:00 AM |  | 1 | 21 | 4.9 | 23 | PLACA | 21 | PLACA-21-1 | 2026-10-22 | NUEVO | 2026-10-22 | 4.2 | -16.1
VIALE 26 | P-T1-25 |  | Concreto | PLACA T1 P5 EJES 4-6 ENTRE AyJ | 2026-02-21 | 3/21/2026 12:00:00 AM |  | 28 | 21 | 26.5 | 126 | PLACA | 21 | PLACA-21-28 | 2026-10-22 | NUEVO | 2026-10-22 | 21 | 5.5
VIALE 26 | P-T1-25 |  | Concreto | PLACA T1 P5 EJES 4-6 ENTRE AyJ | 2026-02-21 | 3/21/2026 12:00:00 AM |  | 28 | 21 | 27 | 129 | PLACA | 21 | PLACA-21-28 | 2026-10-22 | NUEVO | 2026-10-22 | 21 | 6
VIALE 26 | P-T1-25 |  | Concreto | PLACA T1 P5 EJES 4-6 ENTRE AyJ | 2026-02-21 | 3/21/2026 12:00:00 AM |  | 28 | 21 | 26.2 | 125 | PLACA | 21 | PLACA-21-28 | 2026-10-22 | NUEVO | 2026-10-22 | 21 | 5.2
VIALE 26 | P-T1-25 |  | Concreto | PLACA T1 P5 EJES 4-6 ENTRE AyJ | 2026-02-21 | 2/28/2026 12:00:00 AM |  | 7 | 21 | 23.1 | 110 | PLACA | 21 | PLACA-21-7 | 2026-10-22 | NUEVO | 2026-10-22 | 13.86 | 2.1
VIALE 26 | P-T1-25 |  | Concreto | PLACA T1 P5 EJES 4-6 ENTRE AyJ | 2026-02-21 | 2/28/2026 12:00:00 AM |  | 7 | 21 | 22.9 | 109 | PLACA | 21 | PLACA-21-7 | 2026-10-22 | NUEVO | 2026-10-22 | 13.86 | 1.9
VIALE 26 | P-T1-25 |  | Concreto | PLACA T1 P5 EJES 4-6 ENTRE AyJ | 2026-02-21 | 2/28/2026 12:00:00 AM |  | 7 | 21 | 23.6 | 112 | PLACA | 21 | PLACA-21-7 | 2026-10-22 | NUEVO | 2026-10-22 | 13.86 | 2.6
VIALE 26 | P-T1-25 |  | Concreto | PLACA T1 P5 EJES 4-6 ENTRE AyJ | 2026-02-21 | 2/23/2026 12:00:00 AM |  | 3 | 21 | 13.4 | 64 | PLACA | 21 | PLACA-21-3 | 2026-10-22 | NUEVO | 2026-10-22 | 9.45 | -7.6
VIALE 26 | P-T1-25 |  | Concreto | PLACA T1 P5 EJES 4-6 ENTRE AyJ | 2026-02-21 | 2/23/2026 12:00:00 AM |  | 3 | 21 | 12.4 | 59 | PLACA | 21 | PLACA-21-3 | 2026-10-22 | NUEVO | 2026-10-22 | 9.45 | -8.6
VIALE 26 | P-T1-25 |  | Concreto | PLACA T1 P5 EJES 4-6 ENTRE AyJ | 2026-02-21 | 2/23/2026 12:00:00 AM |  | 3 | 21 | 11.1 | 53 | PLACA | 21 | PLACA-21-3 | 2026-10-22 | NUEVO | 2026-10-22 | 9.45 | -9.9
VIALE 26 | M-T1-35 |  | Concreto | MUROS T1 P5 EJES 12-13-14 ENTRE AyF M=14,12,25,22,23,09 | 2026-02-20 | 3/20/2026 12:00:00 AM |  | 28 | 28 | 31.4 | 112 | MURO | 28 | MURO-28-28 | 2026-10-22 | NUEVO | 2026-10-22 | 28 | 3.4
VIALE 26 | M-T1-35 |  | Concreto | MUROS T1 P5 EJES 12-13-14 ENTRE AyF M=14,12,25,22,23,09 | 2026-02-20 | 3/20/2026 12:00:00 AM |  | 28 | 28 | 31.4 | 112 | MURO | 28 | MURO-28-28 | 2026-10-22 | NUEVO | 2026-10-22 | 28 | 3.4
VIALE 26 | M-T1-35 |  | Concreto | MUROS T1 P5 EJES 12-13-14 ENTRE AyF M=14,12,25,22,23,09 | 2026-02-20 | 3/20/2026 12:00:00 AM |  | 28 | 28 | 21.8 | 78 | MURO | 28 | MURO-28-28 | 2026-10-22 | NUEVO | 2026-10-22 | 28 | -6.2
VIALE 26 | M-T1-35 |  | Concreto | MUROS T1 P5 EJES 12-13-14 ENTRE AyF M=14,12,25,22,23,09 | 2026-02-20 | 2/27/2026 12:00:00 AM |  | 7 | 28 | 28.5 | 102 | MURO | 28 | MURO-28-7 | 2026-10-22 | NUEVO | 2026-10-22 | 18.48 | 0.5
VIALE 26 | M-T1-35 |  | Concreto | MUROS T1 P5 EJES 12-13-14 ENTRE AyF M=14,12,25,22,23,09 | 2026-02-20 | 2/27/2026 12:00:00 AM |  | 7 | 28 | 27.9 | 100 | MURO | 28 | MURO-28-7 | 2026-10-22 | NUEVO | 2026-10-22 | 18.48 | -0.1
VIALE 26 | M-T1-35 |  | Concreto | MUROS T1 P5 EJES 12-13-14 ENTRE AyF M=14,12,25,22,23,09 | 2026-02-20 | 2/27/2026 12:00:00 AM |  | 7 | 28 | 27.7 | 99 | MURO | 28 | MURO-28-7 | 2026-10-22 | NUEVO | 2026-10-22 | 18.48 | -0.3
VIALE 26 | M-T1-35 |  | Concreto | MUROS T1 P5 EJES 12-13-14 ENTRE AyF M=14,12,25,22,23,09 | 2026-02-20 | 2/21/2026 12:00:00 AM |  | 1 | 28 | 5.2 | 18 | MURO | 28 | MURO-28-1 | 2026-10-22 | NUEVO | 2026-10-22 | 5.6 | -22.8
VIALE 26 | M-T1-35 |  | Concreto | MUROS T1 P5 EJES 12-13-14 ENTRE AyF M=14,12,25,22,23,09 | 2026-02-20 | 2/21/2026 12:00:00 AM |  | 1 | 28 | 5 | 18 | MURO | 28 | MURO-28-1 | 2026-10-22 | NUEVO | 2026-10-22 | 5.6 | -23
VIALE 26 | M-T1-35 |  | Concreto | MUROS T1 P5 EJES 12-13-14 ENTRE AyF M=14,12,25,22,23,09 | 2026-02-20 | 2/21/2026 12:00:00 AM |  | 1 | 28 | 4.9 | 18 | MURO | 28 | MURO-28-1 | 2026-10-22 | NUEVO | 2026-10-22 | 5.6 | -23.1
VIALE 26 | M-T2-58 |  | Concreto | MUROS T2 P8 EJE 3Y4 ENTRE AyJ M=02,14,31 | 2026-02-20 | 3/20/2026 12:00:00 AM |  | 28 | 21 | 30.4 | 145 | MURO | 21 | MURO-21-28 | 2026-10-22 | NUEVO | 2026-10-22 | 21 | 9.4
VIALE 26 | M-T2-58 |  | Concreto | MUROS T2 P8 EJE 3Y4 ENTRE AyJ M=02,14,31 | 2026-02-20 | 3/20/2026 12:00:00 AM |  | 28 | 21 | 22.5 | 107 | MURO | 21 | MURO-21-28 | 2026-10-22 | NUEVO | 2026-10-22 | 21 | 1.5
VIALE 26 | M-T2-58 |  | Concreto | MUROS T2 P8 EJE 3Y4 ENTRE AyJ M=02,14,31 | 2026-02-20 | 3/20/2026 12:00:00 AM |  | 28 | 21 | 31.6 | 150 | MURO | 21 | MURO-21-28 | 2026-10-22 | NUEVO | 2026-10-22 | 21 | 10.6
VIALE 26 | M-T2-58 |  | Concreto | MUROS T2 P8 EJE 3Y4 ENTRE AyJ M=02,14,31 | 2026-02-20 | 2/27/2026 12:00:00 AM |  | 7 | 21 | 19.2 | 91 | MURO | 21 | MURO-21-7 | 2026-10-22 | NUEVO | 2026-10-22 | 13.86 | -1.8
VIALE 26 | M-T2-58 |  | Concreto | MUROS T2 P8 EJE 3Y4 ENTRE AyJ M=02,14,31 | 2026-02-20 | 2/27/2026 12:00:00 AM |  | 7 | 21 | 18 | 86 | MURO | 21 | MURO-21-7 | 2026-10-22 | NUEVO | 2026-10-22 | 13.86 | -3
VIALE 26 | M-T2-58 |  | Concreto | MUROS T2 P8 EJE 3Y4 ENTRE AyJ M=02,14,31 | 2026-02-20 | 2/27/2026 12:00:00 AM |  | 7 | 21 | 18.4 | 87 | MURO | 21 | MURO-21-7 | 2026-10-22 | NUEVO | 2026-10-22 | 13.86 | -2.6
VIALE 26 | M-T2-58 |  | Concreto | MUROS T2 P8 EJE 3Y4 ENTRE AyJ M=02,14,31 | 2026-02-20 | 2/21/2026 12:00:00 AM |  | 1 | 21 | 1.9 | 9 | MURO | 21 | MURO-21-1 | 2026-10-22 | NUEVO | 2026-10-22 | 4.2 | -19.1
VIALE 26 | M-T2-58 |  | Concreto | MUROS T2 P8 EJE 3Y4 ENTRE AyJ M=02,14,31 | 2026-02-20 | 2/21/2026 12:00:00 AM |  | 1 | 21 | 1.7 | 8 | MURO | 21 | MURO-21-1 | 2026-10-22 | NUEVO | 2026-10-22 | 4.2 | -19.3
VIALE 26 | M-T2-58 |  | Concreto | MUROS T2 P8 EJE 3Y4 ENTRE AyJ M=02,14,31 | 2026-02-20 | 2/21/2026 12:00:00 AM |  | 1 | 21 | 2.1 | 10 | MURO | 21 | MURO-21-1 | 2026-10-22 | NUEVO | 2026-10-22 | 4.2 | -18.9
VIALE 26 | P-T1-24 |  | Concreto | PLACA T1 P5 EJES 6-8 ENTRE AyJ | 2026-02-20 | 3/20/2026 12:00:00 AM |  | 28 | 21 | 22.8 | 108 | PLACA | 21 | PLACA-21-28 | 2026-10-22 | NUEVO | 2026-10-22 | 21 | 1.8
VIALE 26 | P-T1-24 |  | Concreto | PLACA T1 P5 EJES 6-8 ENTRE AyJ | 2026-02-20 | 3/20/2026 12:00:00 AM |  | 28 | 21 | 22.3 | 106 | PLACA | 21 | PLACA-21-28 | 2026-10-22 | NUEVO | 2026-10-22 | 21 | 1.3
VIALE 26 | P-T1-24 |  | Concreto | PLACA T1 P5 EJES 6-8 ENTRE AyJ | 2026-02-20 | 3/20/2026 12:00:00 AM |  | 28 | 21 | 21.6 | 103 | PLACA | 21 | PLACA-21-28 | 2026-10-22 | NUEVO | 2026-10-22 | 21 | 0.6
VIALE 26 | P-T1-24 |  | Concreto | PLACA T1 P5 EJES 6-8 ENTRE AyJ | 2026-02-20 | 2/27/2026 12:00:00 AM |  | 7 | 21 | 18 | 86 | PLACA | 21 | PLACA-21-7 | 2026-10-22 | NUEVO | 2026-10-22 | 13.86 | -3
VIALE 26 | P-T1-24 |  | Concreto | PLACA T1 P5 EJES 6-8 ENTRE AyJ | 2026-02-20 | 2/27/2026 12:00:00 AM |  | 7 | 21 | 18.3 | 87 | PLACA | 21 | PLACA-21-7 | 2026-10-22 | NUEVO | 2026-10-22 | 13.86 | -2.7
VIALE 26 | P-T1-24 |  | Concreto | PLACA T1 P5 EJES 6-8 ENTRE AyJ | 2026-02-20 | 2/27/2026 12:00:00 AM |  | 7 | 21 | 19.5 | 93 | PLACA | 21 | PLACA-21-7 | 2026-10-22 | NUEVO | 2026-10-22 | 13.86 | -1.5
VIALE 26 | P-T1-24 |  | Concreto | PLACA T1 P5 EJES 6-8 ENTRE AyJ | 2026-02-20 | 2/21/2026 12:00:00 AM |  | 1 | 21 | 2.8 | 13 | PLACA | 21 | PLACA-21-1 | 2026-10-22 | NUEVO | 2026-10-22 | 4.2 | -18.2
VIALE 26 | P-T1-24 |  | Concreto | PLACA T1 P5 EJES 6-8 ENTRE AyJ | 2026-02-20 | 2/21/2026 12:00:00 AM |  | 1 | 21 | 2.9 | 14 | PLACA | 21 | PLACA-21-1 | 2026-10-22 | NUEVO | 2026-10-22 | 4.2 | -18.1
VIALE 26 | P-T1-24 |  | Concreto | PLACA T1 P5 EJES 6-8 ENTRE AyJ | 2026-02-20 | 2/21/2026 12:00:00 AM |  | 1 | 21 | 2.5 | 12 | PLACA | 21 | PLACA-21-1 | 2026-10-22 | NUEVO | 2026-10-22 | 4.2 | -18.5
VIALE 26 | P-T2-43 |  | Concreto | PLACA T2 P9 EJES 8 AL 10 ENTRE AyJ | 2026-02-20 | 3/20/2026 12:00:00 AM |  | 28 | 21 | 21.2 | 101 | PLACA | 21 | PLACA-21-28 | 2026-10-22 | NUEVO | 2026-10-22 | 21 | 0.2
VIALE 26 | P-T2-43 |  | Concreto | PLACA T2 P9 EJES 8 AL 10 ENTRE AyJ | 2026-02-20 | 3/20/2026 12:00:00 AM |  | 28 | 21 | 20.9 | 100 | PLACA | 21 | PLACA-21-28 | 2026-10-22 | NUEVO | 2026-10-22 | 21 | -0.1
VIALE 26 | P-T2-43 |  | Concreto | PLACA T2 P9 EJES 8 AL 10 ENTRE AyJ | 2026-02-20 | 3/20/2026 12:00:00 AM |  | 28 | 21 | 21.4 | 102 | PLACA | 21 | PLACA-21-28 | 2026-10-22 | NUEVO | 2026-10-22 | 21 | 0.4
VIALE 26 | P-T2-43 |  | Concreto | PLACA T2 P9 EJES 8 AL 10 ENTRE AyJ | 2026-02-20 | 2/27/2026 12:00:00 AM |  | 7 | 21 | 18.5 | 88 | PLACA | 21 | PLACA-21-7 | 2026-10-22 | NUEVO | 2026-10-22 | 13.86 | -2.5
VIALE 26 | P-T2-43 |  | Concreto | PLACA T2 P9 EJES 8 AL 10 ENTRE AyJ | 2026-02-20 | 2/27/2026 12:00:00 AM |  | 7 | 21 | 19.6 | 93 | PLACA | 21 | PLACA-21-7 | 2026-10-22 | NUEVO | 2026-10-22 | 13.86 | -1.4
VIALE 26 | P-T2-43 |  | Concreto | PLACA T2 P9 EJES 8 AL 10 ENTRE AyJ | 2026-02-20 | 2/27/2026 12:00:00 AM |  | 7 | 21 | 20.2 | 96 | PLACA | 21 | PLACA-21-7 | 2026-10-22 | NUEVO | 2026-10-22 | 13.86 | -0.8
VIALE 26 | P-T2-43 |  | Concreto | PLACA T2 P9 EJES 8 AL 10 ENTRE AyJ | 2026-02-20 | 2/21/2026 12:00:00 AM |  | 1 | 21 | 3.3 | 16 | PLACA | 21 | PLACA-21-1 | 2026-10-22 | NUEVO | 2026-10-22 | 4.2 | -17.7
VIALE 26 | P-T2-43 |  | Concreto | PLACA T2 P9 EJES 8 AL 10 ENTRE AyJ | 2026-02-20 | 2/21/2026 12:00:00 AM |  | 1 | 21 | 3.4 | 16 | PLACA | 21 | PLACA-21-1 | 2026-10-22 | NUEVO | 2026-10-22 | 4.2 | -17.6
VIALE 26 | P-T2-43 |  | Concreto | PLACA T2 P9 EJES 8 AL 10 ENTRE AyJ | 2026-02-20 | 2/21/2026 12:00:00 AM |  | 1 | 21 | 3.3 | 16 | PLACA | 21 | PLACA-21-1 | 2026-10-22 | NUEVO | 2026-10-22 | 4.2 | -17.7
VIALE 26 | M-T1-34 |  | Concreto | MUROS T1 O4 EJES 03 ENTRE AyF-1Y2 ENTRE AyJ M=23,21,8,1,18 | 2026-02-19 | 3/19/2026 12:00:00 AM |  | 28 | 28 | 31 | 111 | MURO | 28 | MURO-28-28 | 2026-10-22 | NUEVO | 2026-10-22 | 28 | 3
VIALE 26 | M-T1-34 |  | Concreto | MUROS T1 O4 EJES 03 ENTRE AyF-1Y2 ENTRE AyJ M=23,21,8,1,18 | 2026-02-19 | 3/19/2026 12:00:00 AM |  | 28 | 28 | 30.1 | 107 | MURO | 28 | MURO-28-28 | 2026-10-22 | NUEVO | 2026-10-22 | 28 | 2.1
VIALE 26 | M-T1-34 |  | Concreto | MUROS T1 O4 EJES 03 ENTRE AyF-1Y2 ENTRE AyJ M=23,21,8,1,18 | 2026-02-19 | 3/19/2026 12:00:00 AM |  | 28 | 28 | 29.4 | 105 | MURO | 28 | MURO-28-28 | 2026-10-22 | NUEVO | 2026-10-22 | 28 | 1.4
VIALE 26 | M-T1-34 |  | Concreto | MUROS T1 O4 EJES 03 ENTRE AyF-1Y2 ENTRE AyJ M=23,21,8,1,18 | 2026-02-19 | 2/26/2026 12:00:00 AM |  | 7 | 28 | 25.6 | 91 | MURO | 28 | MURO-28-7 | 2026-10-22 | NUEVO | 2026-10-22 | 18.48 | -2.4
VIALE 26 | M-T1-34 |  | Concreto | MUROS T1 O4 EJES 03 ENTRE AyF-1Y2 ENTRE AyJ M=23,21,8,1,18 | 2026-02-19 | 2/26/2026 12:00:00 AM |  | 7 | 28 | 24.8 | 89 | MURO | 28 | MURO-28-7 | 2026-10-22 | NUEVO | 2026-10-22 | 18.48 | -3.2
VIALE 26 | M-T1-34 |  | Concreto | MUROS T1 O4 EJES 03 ENTRE AyF-1Y2 ENTRE AyJ M=23,21,8,1,18 | 2026-02-19 | 2/26/2026 12:00:00 AM |  | 7 | 28 | 24.8 | 89 | MURO | 28 | MURO-28-7 | 2026-10-22 | NUEVO | 2026-10-22 | 18.48 | -3.2
VIALE 26 | M-T1-34 |  | Concreto | MUROS T1 O4 EJES 03 ENTRE AyF-1Y2 ENTRE AyJ M=23,21,8,1,18 | 2026-02-19 | 2/20/2026 12:00:00 AM |  | 1 | 28 | 3.4 | 12 | MURO | 28 | MURO-28-1 | 2026-10-22 | NUEVO | 2026-10-22 | 5.6 | -24.6
VIALE 26 | M-T1-34 |  | Concreto | MUROS T1 O4 EJES 03 ENTRE AyF-1Y2 ENTRE AyJ M=23,21,8,1,18 | 2026-02-19 | 2/20/2026 12:00:00 AM |  | 1 | 28 | 3.6 | 13 | MURO | 28 | MURO-28-1 | 2026-10-22 | NUEVO | 2026-10-22 | 5.6 | -24.4
VIALE 26 | M-T1-34 |  | Concreto | MUROS T1 O4 EJES 03 ENTRE AyF-1Y2 ENTRE AyJ M=23,21,8,1,18 | 2026-02-19 | 2/20/2026 12:00:00 AM |  | 1 | 28 | 3.7 | 13 | MURO | 28 | MURO-28-1 | 2026-10-22 | NUEVO | 2026-10-22 | 5.6 | -24.3
VIALE 26 | M-T2-57 |  | Concreto | MUROS T2 P8 EJES 7,6,5 ENTRE AyJ M=9,29,32 | 2026-02-19 | 3/19/2026 12:00:00 AM |  | 28 | 21 | 23.8 | 114 | MURO | 21 | MURO-21-28 | 2026-10-22 | NUEVO | 2026-10-22 | 21 | 2.8
VIALE 26 | M-T2-57 |  | Concreto | MUROS T2 P8 EJES 7,6,5 ENTRE AyJ M=9,29,32 | 2026-02-19 | 3/19/2026 12:00:00 AM |  | 28 | 21 | 22.2 | 106 | MURO | 21 | MURO-21-28 | 2026-10-22 | NUEVO | 2026-10-22 | 21 | 1.2
VIALE 26 | M-T2-57 |  | Concreto | MUROS T2 P8 EJES 7,6,5 ENTRE AyJ M=9,29,32 | 2026-02-19 | 3/19/2026 12:00:00 AM |  | 28 | 21 | 22.3 | 106 | MURO | 21 | MURO-21-28 | 2026-10-22 | NUEVO | 2026-10-22 | 21 | 1.3
VIALE 26 | M-T2-57 |  | Concreto | MUROS T2 P8 EJES 7,6,5 ENTRE AyJ M=9,29,32 | 2026-02-19 | 2/26/2026 12:00:00 AM |  | 7 | 21 | 18.7 | 89 | MURO | 21 | MURO-21-7 | 2026-10-22 | NUEVO | 2026-10-22 | 13.86 | -2.3
VIALE 26 | M-T2-57 |  | Concreto | MUROS T2 P8 EJES 7,6,5 ENTRE AyJ M=9,29,32 | 2026-02-19 | 2/26/2026 12:00:00 AM |  | 7 | 21 | 19.6 | 93 | MURO | 21 | MURO-21-7 | 2026-10-22 | NUEVO | 2026-10-22 | 13.86 | -1.4
VIALE 26 | M-T2-57 |  | Concreto | MUROS T2 P8 EJES 7,6,5 ENTRE AyJ M=9,29,32 | 2026-02-19 | 2/26/2026 12:00:00 AM |  | 7 | 21 | 18.1 | 86 | MURO | 21 | MURO-21-7 | 2026-10-22 | NUEVO | 2026-10-22 | 13.86 | -2.9
VIALE 26 | M-T2-57 |  | Concreto | MUROS T2 P8 EJES 7,6,5 ENTRE AyJ M=9,29,32 | 2026-02-19 | 2/20/2026 12:00:00 AM |  | 1 | 21 | 2.2 | 11 | MURO | 21 | MURO-21-1 | 2026-10-22 | NUEVO | 2026-10-22 | 4.2 | -18.8
VIALE 26 | M-T2-57 |  | Concreto | MUROS T2 P8 EJES 7,6,5 ENTRE AyJ M=9,29,32 | 2026-02-19 | 2/20/2026 12:00:00 AM |  | 1 | 21 | 2.4 | 11 | MURO | 21 | MURO-21-1 | 2026-10-22 | NUEVO | 2026-10-22 | 4.2 | -18.6
VIALE 26 | M-T2-57 |  | Concreto | MUROS T2 P8 EJES 7,6,5 ENTRE AyJ M=9,29,32 | 2026-02-19 | 2/20/2026 12:00:00 AM |  | 1 | 21 | 2.5 | 12 | MURO | 21 | MURO-21-1 | 2026-10-22 | NUEVO | 2026-10-22 | 4.2 | -18.5
VIALE 26 | P-T1-23 |  | Concreto | PLACA T1 P5 EJE 8 AL 10 | 2026-02-19 | 3/19/2026 12:00:00 AM |  | 28 | 21 | 22 | 105 | PLACA | 21 | PLACA-21-28 | 2026-10-22 | NUEVO | 2026-10-22 | 21 | 1
VIALE 26 | P-T1-23 |  | Concreto | PLACA T1 P5 EJE 8 AL 10 | 2026-02-19 | 3/19/2026 12:00:00 AM |  | 28 | 21 | 19 | 90 | PLACA | 21 | PLACA-21-28 | 2026-10-22 | NUEVO | 2026-10-22 | 21 | -2
VIALE 26 | P-T1-23 |  | Concreto | PLACA T1 P5 EJE 8 AL 10 | 2026-02-19 | 3/19/2026 12:00:00 AM |  | 28 | 21 | 20.6 | 98 | PLACA | 21 | PLACA-21-28 | 2026-10-22 | NUEVO | 2026-10-22 | 21 | -0.4
VIALE 26 | P-T1-23 |  | Concreto | PLACA T1 P5 EJE 8 AL 10 | 2026-02-19 | 2/26/2026 12:00:00 AM |  | 7 | 21 | 17.7 | 84 | PLACA | 21 | PLACA-21-7 | 2026-10-22 | NUEVO | 2026-10-22 | 13.86 | -3.3
VIALE 26 | P-T1-23 |  | Concreto | PLACA T1 P5 EJE 8 AL 10 | 2026-02-19 | 2/26/2026 12:00:00 AM |  | 7 | 21 | 16.4 | 78 | PLACA | 21 | PLACA-21-7 | 2026-10-22 | NUEVO | 2026-10-22 | 13.86 | -4.6
VIALE 26 | P-T1-23 |  | Concreto | PLACA T1 P5 EJE 8 AL 10 | 2026-02-19 | 2/26/2026 12:00:00 AM |  | 7 | 21 | 17 | 81 | PLACA | 21 | PLACA-21-7 | 2026-10-22 | NUEVO | 2026-10-22 | 13.86 | -4
VIALE 26 | P-T1-23 |  | Concreto | PLACA T1 P5 EJE 8 AL 10 | 2026-02-19 | 2/20/2026 12:00:00 AM |  | 1 | 21 | 2.6 | 12 | PLACA | 21 | PLACA-21-1 | 2026-10-22 | NUEVO | 2026-10-22 | 4.2 | -18.4
VIALE 26 | P-T1-23 |  | Concreto | PLACA T1 P5 EJE 8 AL 10 | 2026-02-19 | 2/20/2026 12:00:00 AM |  | 1 | 21 | 2.6 | 12 | PLACA | 21 | PLACA-21-1 | 2026-10-22 | NUEVO | 2026-10-22 | 4.2 | -18.4
VIALE 26 | P-T1-23 |  | Concreto | PLACA T1 P5 EJE 8 AL 10 | 2026-02-19 | 2/20/2026 12:00:00 AM |  | 1 | 21 | 2.6 | 12 | PLACA | 21 | PLACA-21-1 | 2026-10-22 | NUEVO | 2026-10-22 | 4.2 | -18.4
VIALE 26 | P-T2-42 |  | Concreto | PLACA T2 P9 EJES 10Y12 ENTRE AyJ | 2026-02-19 | 3/19/2026 12:00:00 AM |  | 28 | 21 | 24.7 | 118 | PLACA | 21 | PLACA-21-28 | 2026-10-22 | NUEVO | 2026-10-22 | 21 | 3.7
VIALE 26 | P-T2-42 |  | Concreto | PLACA T2 P9 EJES 10Y12 ENTRE AyJ | 2026-02-19 | 3/19/2026 12:00:00 AM |  | 28 | 21 | 24.8 | 118 | PLACA | 21 | PLACA-21-28 | 2026-10-22 | NUEVO | 2026-10-22 | 21 | 3.8
VIALE 26 | P-T2-42 |  | Concreto | PLACA T2 P9 EJES 10Y12 ENTRE AyJ | 2026-02-19 | 3/19/2026 12:00:00 AM |  | 28 | 21 | 24.9 | 119 | PLACA | 21 | PLACA-21-28 | 2026-10-22 | NUEVO | 2026-10-22 | 21 | 3.9
VIALE 26 | P-T2-42 |  | Concreto | PLACA T2 P9 EJES 10Y12 ENTRE AyJ | 2026-02-19 | 2/26/2026 12:00:00 AM |  | 7 | 21 | 21.8 | 104 | PLACA | 21 | PLACA-21-7 | 2026-10-22 | NUEVO | 2026-10-22 | 13.86 | 0.8
VIALE 26 | P-T2-42 |  | Concreto | PLACA T2 P9 EJES 10Y12 ENTRE AyJ | 2026-02-19 | 2/26/2026 12:00:00 AM |  | 7 | 21 | 20.6 | 98 | PLACA | 21 | PLACA-21-7 | 2026-10-22 | NUEVO | 2026-10-22 | 13.86 | -0.4
VIALE 26 | P-T2-42 |  | Concreto | PLACA T2 P9 EJES 10Y12 ENTRE AyJ | 2026-02-19 | 2/26/2026 12:00:00 AM |  | 7 | 21 | 21.1 | 101 | PLACA | 21 | PLACA-21-7 | 2026-10-22 | NUEVO | 2026-10-22 | 13.86 | 0.1
VIALE 26 | P-T2-42 |  | Concreto | PLACA T2 P9 EJES 10Y12 ENTRE AyJ | 2026-02-19 | 2/20/2026 12:00:00 AM |  | 1 | 21 | 3.2 | 15 | PLACA | 21 | PLACA-21-1 | 2026-10-22 | NUEVO | 2026-10-22 | 4.2 | -17.8
VIALE 26 | P-T2-42 |  | Concreto | PLACA T2 P9 EJES 10Y12 ENTRE AyJ | 2026-02-19 | 2/20/2026 12:00:00 AM |  | 1 | 21 | 3 | 14 | PLACA | 21 | PLACA-21-1 | 2026-10-22 | NUEVO | 2026-10-22 | 4.2 | -18
VIALE 26 | P-T2-42 |  | Concreto | PLACA T2 P9 EJES 10Y12 ENTRE AyJ | 2026-02-19 | 2/20/2026 12:00:00 AM |  | 1 | 21 | 3 | 14 | PLACA | 21 | PLACA-21-1 | 2026-10-22 | NUEVO | 2026-10-22 | 4.2 | -18
VIALE 26 | M-T1-33 |  | Concreto | MUROS T1 P4 EJE 3Y4 ENTRE JyG-4Y5 ENTRE AyF M=23,21,24,8,13,22 | 2026-02-18 | 3/18/2026 12:00:00 AM |  | 28 | 28 | 26.6 | 95 | MURO | 28 | MURO-28-28 | 2026-10-22 | NUEVO | 2026-10-22 | 28 | -1.4
VIALE 26 | M-T1-33 |  | Concreto | MUROS T1 P4 EJE 3Y4 ENTRE JyG-4Y5 ENTRE AyF M=23,21,24,8,13,22 | 2026-02-18 | 3/18/2026 12:00:00 AM |  | 28 | 28 | 27.6 | 98 | MURO | 28 | MURO-28-28 | 2026-10-22 | NUEVO | 2026-10-22 | 28 | -0.4
VIALE 26 | M-T1-33 |  | Concreto | MUROS T1 P4 EJE 3Y4 ENTRE JyG-4Y5 ENTRE AyF M=23,21,24,8,13,22 | 2026-02-18 | 3/18/2026 12:00:00 AM |  | 28 | 28 | 25.8 | 92 | MURO | 28 | MURO-28-28 | 2026-10-22 | NUEVO | 2026-10-22 | 28 | -2.2
VIALE 26 | M-T1-33 |  | Concreto | MUROS T1 P4 EJE 3Y4 ENTRE JyG-4Y5 ENTRE AyF M=23,21,24,8,13,22 | 2026-02-18 | 2/25/2026 12:00:00 AM |  | 7 | 28 | 25.2 | 90 | MURO | 28 | MURO-28-7 | 2026-10-22 | NUEVO | 2026-10-22 | 18.48 | -2.8
VIALE 26 | M-T1-33 |  | Concreto | MUROS T1 P4 EJE 3Y4 ENTRE JyG-4Y5 ENTRE AyF M=23,21,24,8,13,22 | 2026-02-18 | 2/25/2026 12:00:00 AM |  | 7 | 28 | 22.4 | 80 | MURO | 28 | MURO-28-7 | 2026-10-22 | NUEVO | 2026-10-22 | 18.48 | -5.6
VIALE 26 | M-T1-33 |  | Concreto | MUROS T1 P4 EJE 3Y4 ENTRE JyG-4Y5 ENTRE AyF M=23,21,24,8,13,22 | 2026-02-18 | 2/25/2026 12:00:00 AM |  | 7 | 28 | 24.4 | 87 | MURO | 28 | MURO-28-7 | 2026-10-22 | NUEVO | 2026-10-22 | 18.48 | -3.6
VIALE 26 | M-T1-33 |  | Concreto | MUROS T1 P4 EJE 3Y4 ENTRE JyG-4Y5 ENTRE AyF M=23,21,24,8,13,22 | 2026-02-18 | 2/19/2026 12:00:00 AM |  | 1 | 28 | 2.8 | 10 | MURO | 28 | MURO-28-1 | 2026-10-22 | NUEVO | 2026-10-22 | 5.6 | -25.2
VIALE 26 | M-T1-33 |  | Concreto | MUROS T1 P4 EJE 3Y4 ENTRE JyG-4Y5 ENTRE AyF M=23,21,24,8,13,22 | 2026-02-18 | 2/19/2026 12:00:00 AM |  | 1 | 28 | 2.5 | 9 | MURO | 28 | MURO-28-1 | 2026-10-22 | NUEVO | 2026-10-22 | 5.6 | -25.5
VIALE 26 | M-T1-33 |  | Concreto | MUROS T1 P4 EJE 3Y4 ENTRE JyG-4Y5 ENTRE AyF M=23,21,24,8,13,22 | 2026-02-18 | 2/19/2026 12:00:00 AM |  | 1 | 28 | 2.8 | 10 | MURO | 28 | MURO-28-1 | 2026-10-22 | NUEVO | 2026-10-22 | 5.6 | -25.2
VIALE 26 | M-T1-33_ |  | Concreto | MUROS T1 P4EJE 3 Y 4 ENTRE J Y G 4 Y 5 RNTRE A Y F M=23,21,24,8,13,22 | 2026-02-18 | 4/15/2026 12:00:00 AM |  | 56 | 28 | 28.1 | 100 | MURO | 28 | MURO-28-56 | 2026-10-22 | NUEVO | 2026-10-22 | 28 | 0.1
VIALE 26 | M-T1-33_ |  | Concreto | MUROS T1 P4EJE 3 Y 4 ENTRE J Y G 4 Y 5 RNTRE A Y F M=23,21,24,8,13,22 | 2026-02-18 | 4/15/2026 12:00:00 AM |  | 56 | 28 | 25.8 | 92 | MURO | 28 | MURO-28-56 | 2026-10-22 | NUEVO | 2026-10-22 | 28 | -2.2
VIALE 26 | M-T1-33_ |  | Concreto | MUROS T1 P4EJE 3 Y 4 ENTRE J Y G 4 Y 5 RNTRE A Y F M=23,21,24,8,13,22 | 2026-02-18 | 4/15/2026 12:00:00 AM |  | 56 | 28 | 27 | 96 | MURO | 28 | MURO-28-56 | 2026-10-22 | NUEVO | 2026-10-22 | 28 | -1
VIALE 26 | M-T2-56 |  | Concreto | MUROS 12P8 EJES 08,09,10 ENTRE AyJ M=29,09,32,31,02,14 | 2026-02-18 | 3/18/2026 12:00:00 AM |  | 28 | 21 | 21.6 | 103 | MURO | 21 | MURO-21-28 | 2026-10-22 | NUEVO | 2026-10-22 | 21 | 0.6
VIALE 26 | M-T2-56 |  | Concreto | MUROS 12P8 EJES 08,09,10 ENTRE AyJ M=29,09,32,31,02,14 | 2026-02-18 | 3/18/2026 12:00:00 AM |  | 28 | 21 | 21.9 | 104 | MURO | 21 | MURO-21-28 | 2026-10-22 | NUEVO | 2026-10-22 | 21 | 0.9
VIALE 26 | M-T2-56 |  | Concreto | MUROS 12P8 EJES 08,09,10 ENTRE AyJ M=29,09,32,31,02,14 | 2026-02-18 | 3/18/2026 12:00:00 AM |  | 28 | 21 | 21.7 | 103 | MURO | 21 | MURO-21-28 | 2026-10-22 | NUEVO | 2026-10-22 | 21 | 0.7
VIALE 26 | M-T2-56 |  | Concreto | MUROS 12P8 EJES 08,09,10 ENTRE AyJ M=29,09,32,31,02,14 | 2026-02-18 | 2/25/2026 12:00:00 AM |  | 7 | 21 | 17.8 | 85 | MURO | 21 | MURO-21-7 | 2026-10-22 | NUEVO | 2026-10-22 | 13.86 | -3.2
VIALE 26 | M-T2-56 |  | Concreto | MUROS 12P8 EJES 08,09,10 ENTRE AyJ M=29,09,32,31,02,14 | 2026-02-18 | 2/25/2026 12:00:00 AM |  | 7 | 21 | 17.1 | 81 | MURO | 21 | MURO-21-7 | 2026-10-22 | NUEVO | 2026-10-22 | 13.86 | -3.9
VIALE 26 | M-T2-56 |  | Concreto | MUROS 12P8 EJES 08,09,10 ENTRE AyJ M=29,09,32,31,02,14 | 2026-02-18 | 2/25/2026 12:00:00 AM |  | 7 | 21 | 18 | 86 | MURO | 21 | MURO-21-7 | 2026-10-22 | NUEVO | 2026-10-22 | 13.86 | -3
VIALE 26 | M-T2-56 |  | Concreto | MUROS 12P8 EJES 08,09,10 ENTRE AyJ M=29,09,32,31,02,14 | 2026-02-18 | 2/19/2026 12:00:00 AM |  | 1 | 21 | 3.4 | 16 | MURO | 21 | MURO-21-1 | 2026-10-22 | NUEVO | 2026-10-22 | 4.2 | -17.6
VIALE 26 | M-T2-56 |  | Concreto | MUROS 12P8 EJES 08,09,10 ENTRE AyJ M=29,09,32,31,02,14 | 2026-02-18 | 2/19/2026 12:00:00 AM |  | 1 | 21 | 3.5 | 16 | MURO | 21 | MURO-21-1 | 2026-10-22 | NUEVO | 2026-10-22 | 4.2 | -17.5
VIALE 26 | M-T2-56 |  | Concreto | MUROS 12P8 EJES 08,09,10 ENTRE AyJ M=29,09,32,31,02,14 | 2026-02-18 | 2/19/2026 12:00:00 AM |  | 1 | 21 | 3.2 | 15 | MURO | 21 | MURO-21-1 | 2026-10-22 | NUEVO | 2026-10-22 | 4.2 | -17.8
VIALE 26 | P-T1-22 |  | Concreto | PLACA T1 P5 EJES 10Y12 ENTRE AyJ | 2026-02-18 | 3/18/2026 12:00:00 AM |  | 28 | 21 | 20.4 | 97 | PLACA | 21 | PLACA-21-28 | 2026-10-22 | NUEVO | 2026-10-22 | 21 | -0.6
VIALE 26 | P-T1-22 |  | Concreto | PLACA T1 P5 EJES 10Y12 ENTRE AyJ | 2026-02-18 | 3/18/2026 12:00:00 AM |  | 28 | 21 | 21.1 | 100 | PLACA | 21 | PLACA-21-28 | 2026-10-22 | NUEVO | 2026-10-22 | 21 | 0.1
VIALE 26 | P-T1-22 |  | Concreto | PLACA T1 P5 EJES 10Y12 ENTRE AyJ | 2026-02-18 | 3/18/2026 12:00:00 AM |  | 28 | 21 | 20.8 | 99 | PLACA | 21 | PLACA-21-28 | 2026-10-22 | NUEVO | 2026-10-22 | 21 | -0.2
VIALE 26 | P-T1-22 |  | Concreto | PLACA T1 P5 EJES 10Y12 ENTRE AyJ | 2026-02-18 | 2/25/2026 12:00:00 AM |  | 7 | 21 | 18.8 | 89 | PLACA | 21 | PLACA-21-7 | 2026-10-22 | NUEVO | 2026-10-22 | 13.86 | -2.2
VIALE 26 | P-T1-22 |  | Concreto | PLACA T1 P5 EJES 10Y12 ENTRE AyJ | 2026-02-18 | 2/25/2026 12:00:00 AM |  | 7 | 21 | 19 | 90 | PLACA | 21 | PLACA-21-7 | 2026-10-22 | NUEVO | 2026-10-22 | 13.86 | -2
VIALE 26 | P-T1-22 |  | Concreto | PLACA T1 P5 EJES 10Y12 ENTRE AyJ | 2026-02-18 | 2/25/2026 12:00:00 AM |  | 7 | 21 | 18.4 | 88 | PLACA | 21 | PLACA-21-7 | 2026-10-22 | NUEVO | 2026-10-22 | 13.86 | -2.6
VIALE 26 | P-T1-22 |  | Concreto | PLACA T1 P5 EJES 10Y12 ENTRE AyJ | 2026-02-18 | 2/19/2026 12:00:00 AM |  | 1 | 21 | 2.7 | 13 | PLACA | 21 | PLACA-21-1 | 2026-10-22 | NUEVO | 2026-10-22 | 4.2 | -18.3
VIALE 26 | P-T1-22 |  | Concreto | PLACA T1 P5 EJES 10Y12 ENTRE AyJ | 2026-02-18 | 2/19/2026 12:00:00 AM |  | 1 | 21 | 2.6 | 12 | PLACA | 21 | PLACA-21-1 | 2026-10-22 | NUEVO | 2026-10-22 | 4.2 | -18.4
VIALE 26 | P-T1-22 |  | Concreto | PLACA T1 P5 EJES 10Y12 ENTRE AyJ | 2026-02-18 | 2/19/2026 12:00:00 AM |  | 1 | 21 | 2.6 | 12 | PLACA | 21 | PLACA-21-1 | 2026-10-22 | NUEVO | 2026-10-22 | 4.2 | -18.4
VIALE 26 | P-T2-41 |  | Concreto | PLACA T2 P9 EJES 15AL12 ENTRE AYJ | 2026-02-18 | 3/18/2026 12:00:00 AM |  | 28 | 21 | 21.6 | 103 | PLACA | 21 | PLACA-21-28 | 2026-10-22 | NUEVO | 2026-10-22 | 21 | 0.6
VIALE 26 | P-T2-41 |  | Concreto | PLACA T2 P9 EJES 15AL12 ENTRE AYJ | 2026-02-18 | 3/18/2026 12:00:00 AM |  | 28 | 21 | 21.5 | 102 | PLACA | 21 | PLACA-21-28 | 2026-10-22 | NUEVO | 2026-10-22 | 21 | 0.5
VIALE 26 | P-T2-41 |  | Concreto | PLACA T2 P9 EJES 15AL12 ENTRE AYJ | 2026-02-18 | 3/18/2026 12:00:00 AM |  | 28 | 21 | 22.3 | 106 | PLACA | 21 | PLACA-21-28 | 2026-10-22 | NUEVO | 2026-10-22 | 21 | 1.3
VIALE 26 | P-T2-41 |  | Concreto | PLACA T2 P9 EJES 15AL12 ENTRE AYJ | 2026-02-18 | 2/25/2026 12:00:00 AM |  | 7 | 21 | 18.8 | 89 | PLACA | 21 | PLACA-21-7 | 2026-10-22 | NUEVO | 2026-10-22 | 13.86 | -2.2
VIALE 26 | P-T2-41 |  | Concreto | PLACA T2 P9 EJES 15AL12 ENTRE AYJ | 2026-02-18 | 2/25/2026 12:00:00 AM |  | 7 | 21 | 18.8 | 90 | PLACA | 21 | PLACA-21-7 | 2026-10-22 | NUEVO | 2026-10-22 | 13.86 | -2.2
VIALE 26 | P-T2-41 |  | Concreto | PLACA T2 P9 EJES 15AL12 ENTRE AYJ | 2026-02-18 | 2/25/2026 12:00:00 AM |  | 7 | 21 | 19.3 | 92 | PLACA | 21 | PLACA-21-7 | 2026-10-22 | NUEVO | 2026-10-22 | 13.86 | -1.7
VIALE 26 | P-T2-41 |  | Concreto | PLACA T2 P9 EJES 15AL12 ENTRE AYJ | 2026-02-18 | 2/19/2026 12:00:00 AM |  | 1 | 21 | 3.2 | 15 | PLACA | 21 | PLACA-21-1 | 2026-10-22 | NUEVO | 2026-10-22 | 4.2 | -17.8
VIALE 26 | P-T2-41 |  | Concreto | PLACA T2 P9 EJES 15AL12 ENTRE AYJ | 2026-02-18 | 2/19/2026 12:00:00 AM |  | 1 | 21 | 3.1 | 15 | PLACA | 21 | PLACA-21-1 | 2026-10-22 | NUEVO | 2026-10-22 | 4.2 | -17.9
VIALE 26 | P-T2-41 |  | Concreto | PLACA T2 P9 EJES 15AL12 ENTRE AYJ | 2026-02-18 | 2/19/2026 12:00:00 AM |  | 1 | 21 | 2.9 | 14 | PLACA | 21 | PLACA-21-1 | 2026-10-22 | NUEVO | 2026-10-22 | 4.2 | -18.1
VIALE 26 | M-T1-32 |  | Concreto | MUROS T1 P4 EJES 058 ENTRE JYg M=23,22,24,09,02 | 2026-02-17 | 3/17/2026 12:00:00 AM |  | 28 | 28 | 28.7 | 102 | MURO | 28 | MURO-28-28 | 2026-10-22 | NUEVO | 2026-10-22 | 28 | 0.7
VIALE 26 | M-T1-32 |  | Concreto | MUROS T1 P4 EJES 058 ENTRE JYg M=23,22,24,09,02 | 2026-02-17 | 3/17/2026 12:00:00 AM |  | 28 | 28 | 28.7 | 102 | MURO | 28 | MURO-28-28 | 2026-10-22 | NUEVO | 2026-10-22 | 28 | 0.7
VIALE 26 | M-T1-32 |  | Concreto | MUROS T1 P4 EJES 058 ENTRE JYg M=23,22,24,09,02 | 2026-02-17 | 3/17/2026 12:00:00 AM |  | 28 | 28 | 23.6 | 84 | MURO | 28 | MURO-28-28 | 2026-10-22 | NUEVO | 2026-10-22 | 28 | -4.4
VIALE 26 | M-T1-32 |  | Concreto | MUROS T1 P4 EJES 058 ENTRE JYg M=23,22,24,09,02 | 2026-02-17 | 2/24/2026 12:00:00 AM |  | 7 | 28 | 25.2 | 90 | MURO | 28 | MURO-28-7 | 2026-10-22 | NUEVO | 2026-10-22 | 18.48 | -2.8
VIALE 26 | M-T1-32 |  | Concreto | MUROS T1 P4 EJES 058 ENTRE JYg M=23,22,24,09,02 | 2026-02-17 | 2/24/2026 12:00:00 AM |  | 7 | 28 | 24.1 | 86 | MURO | 28 | MURO-28-7 | 2026-10-22 | NUEVO | 2026-10-22 | 18.48 | -3.9
VIALE 26 | M-T1-32 |  | Concreto | MUROS T1 P4 EJES 058 ENTRE JYg M=23,22,24,09,02 | 2026-02-17 | 2/24/2026 12:00:00 AM |  | 7 | 28 | 24.2 | 86 | MURO | 28 | MURO-28-7 | 2026-10-22 | NUEVO | 2026-10-22 | 18.48 | -3.8
VIALE 26 | M-T1-32 |  | Concreto | MUROS T1 P4 EJES 058 ENTRE JYg M=23,22,24,09,02 | 2026-02-17 | 2/18/2026 12:00:00 AM |  | 1 | 28 | 4.7 | 17 | MURO | 28 | MURO-28-1 | 2026-10-22 | NUEVO | 2026-10-22 | 5.6 | -23.3
VIALE 26 | M-T1-32 |  | Concreto | MUROS T1 P4 EJES 058 ENTRE JYg M=23,22,24,09,02 | 2026-02-17 | 2/18/2026 12:00:00 AM |  | 1 | 28 | 4.8 | 17 | MURO | 28 | MURO-28-1 | 2026-10-22 | NUEVO | 2026-10-22 | 5.6 | -23.2
VIALE 26 | M-T1-32 |  | Concreto | MUROS T1 P4 EJES 058 ENTRE JYg M=23,22,24,09,02 | 2026-02-17 | 2/18/2026 12:00:00 AM |  | 1 | 28 | 5 | 18 | MURO | 28 | MURO-28-1 | 2026-10-22 | NUEVO | 2026-10-22 | 5.6 | -23
VIALE 26 | M-T1-32_ |  | Concreto | MUROS T1 P4 EJES 5 ENTRE J Y G M=23,24,09,02 | 2026-02-17 | 4/14/2026 12:00:00 AM |  | 56 | 28 | 32.3 | 115 | MURO | 28 | MURO-28-56 | 2026-10-22 | NUEVO | 2026-10-22 | 28 | 4.3
VIALE 26 | M-T1-32_ |  | Concreto | MUROS T1 P4 EJES 5 ENTRE J Y G M=23,24,09,02 | 2026-02-17 | 4/14/2026 12:00:00 AM |  | 56 | 28 | 23.4 | 84 | MURO | 28 | MURO-28-56 | 2026-10-22 | NUEVO | 2026-10-22 | 28 | -4.6
VIALE 26 | M-T1-32_ |  | Concreto | MUROS T1 P4 EJES 5 ENTRE J Y G M=23,24,09,02 | 2026-02-17 | 4/14/2026 12:00:00 AM |  | 56 | 28 | 29.9 | 107 | MURO | 28 | MURO-28-56 | 2026-10-22 | NUEVO | 2026-10-22 | 28 | 1.9
VIALE 26 | M-T2-55 |  | Concreto | MUROS T2 P8 EJE 11AL15 ENTRE AyD M= 35,36,37,38,39,40 | 2026-02-17 | 3/17/2026 12:00:00 AM |  | 28 | 21 | 23 | 109 | MURO | 21 | MURO-21-28 | 2026-10-22 | NUEVO | 2026-10-22 | 21 | 2
VIALE 26 | M-T2-55 |  | Concreto | MUROS T2 P8 EJE 11AL15 ENTRE AyD M= 35,36,37,38,39,40 | 2026-02-17 | 3/17/2026 12:00:00 AM |  | 28 | 21 | 22.2 | 106 | MURO | 21 | MURO-21-28 | 2026-10-22 | NUEVO | 2026-10-22 | 21 | 1.2
VIALE 26 | M-T2-55 |  | Concreto | MUROS T2 P8 EJE 11AL15 ENTRE AyD M= 35,36,37,38,39,40 | 2026-02-17 | 3/17/2026 12:00:00 AM |  | 28 | 21 | 22.8 | 109 | MURO | 21 | MURO-21-28 | 2026-10-22 | NUEVO | 2026-10-22 | 21 | 1.8
VIALE 26 | M-T2-55 |  | Concreto | MUROS T2 P8 EJE 11AL15 ENTRE AyD M= 35,36,37,38,39,40 | 2026-02-17 | 2/24/2026 12:00:00 AM |  | 7 | 21 | 18.2 | 87 | MURO | 21 | MURO-21-7 | 2026-10-22 | NUEVO | 2026-10-22 | 13.86 | -2.8
VIALE 26 | M-T2-55 |  | Concreto | MUROS T2 P8 EJE 11AL15 ENTRE AyD M= 35,36,37,38,39,40 | 2026-02-17 | 2/24/2026 12:00:00 AM |  | 7 | 21 | 18.1 | 86 | MURO | 21 | MURO-21-7 | 2026-10-22 | NUEVO | 2026-10-22 | 13.86 | -2.9
VIALE 26 | M-T2-55 |  | Concreto | MUROS T2 P8 EJE 11AL15 ENTRE AyD M= 35,36,37,38,39,40 | 2026-02-17 | 2/24/2026 12:00:00 AM |  | 7 | 21 | 18.1 | 86 | MURO | 21 | MURO-21-7 | 2026-10-22 | NUEVO | 2026-10-22 | 13.86 | -2.9
VIALE 26 | M-T2-55 |  | Concreto | MUROS T2 P8 EJE 11AL15 ENTRE AyD M= 35,36,37,38,39,40 | 2026-02-17 | 2/18/2026 12:00:00 AM |  | 1 | 21 | 1.3 | 6 | MURO | 21 | MURO-21-1 | 2026-10-22 | NUEVO | 2026-10-22 | 4.2 | -19.7
VIALE 26 | M-T2-55 |  | Concreto | MUROS T2 P8 EJE 11AL15 ENTRE AyD M= 35,36,37,38,39,40 | 2026-02-17 | 2/18/2026 12:00:00 AM |  | 1 | 21 | 1.4 | 6 | MURO | 21 | MURO-21-1 | 2026-10-22 | NUEVO | 2026-10-22 | 4.2 | -19.6
VIALE 26 | M-T2-55 |  | Concreto | MUROS T2 P8 EJE 11AL15 ENTRE AyD M= 35,36,37,38,39,40 | 2026-02-17 | 2/18/2026 12:00:00 AM |  | 1 | 21 | 1.2 | 6 | MURO | 21 | MURO-21-1 | 2026-10-22 | NUEVO | 2026-10-22 | 4.2 | -19.8
VIALE 26 | P-T1-21 |  | Concreto | PLACA T1 PS EJE 15AL12 ENTRE AyJ | 2026-02-17 | 3/17/2026 12:00:00 AM |  | 28 | 21 | 22 | 105 | PLACA | 21 | PLACA-21-28 | 2026-10-22 | NUEVO | 2026-10-22 | 21 | 1
VIALE 26 | P-T1-21 |  | Concreto | PLACA T1 PS EJE 15AL12 ENTRE AyJ | 2026-02-17 | 3/17/2026 12:00:00 AM |  | 28 | 21 | 20.9 | 99 | PLACA | 21 | PLACA-21-28 | 2026-10-22 | NUEVO | 2026-10-22 | 21 | -0.1
VIALE 26 | P-T1-21 |  | Concreto | PLACA T1 PS EJE 15AL12 ENTRE AyJ | 2026-02-17 | 3/17/2026 12:00:00 AM |  | 28 | 21 | 20.8 | 99 | PLACA | 21 | PLACA-21-28 | 2026-10-22 | NUEVO | 2026-10-22 | 21 | -0.2
VIALE 26 | P-T1-21 |  | Concreto | PLACA T1 PS EJE 15AL12 ENTRE AyJ | 2026-02-17 | 2/24/2026 12:00:00 AM |  | 7 | 21 | 17.8 | 84 | PLACA | 21 | PLACA-21-7 | 2026-10-22 | NUEVO | 2026-10-22 | 13.86 | -3.2
VIALE 26 | P-T1-21 |  | Concreto | PLACA T1 PS EJE 15AL12 ENTRE AyJ | 2026-02-17 | 2/24/2026 12:00:00 AM |  | 7 | 21 | 16.8 | 80 | PLACA | 21 | PLACA-21-7 | 2026-10-22 | NUEVO | 2026-10-22 | 13.86 | -4.2
VIALE 26 | P-T1-21 |  | Concreto | PLACA T1 PS EJE 15AL12 ENTRE AyJ | 2026-02-17 | 2/24/2026 12:00:00 AM |  | 7 | 21 | 16.8 | 80 | PLACA | 21 | PLACA-21-7 | 2026-10-22 | NUEVO | 2026-10-22 | 13.86 | -4.2
VIALE 26 | P-T1-21 |  | Concreto | PLACA T1 PS EJE 15AL12 ENTRE AyJ | 2026-02-17 | 2/18/2026 12:00:00 AM |  | 1 | 21 | 2.5 | 12 | PLACA | 21 | PLACA-21-1 | 2026-10-22 | NUEVO | 2026-10-22 | 4.2 | -18.5
VIALE 26 | P-T1-21 |  | Concreto | PLACA T1 PS EJE 15AL12 ENTRE AyJ | 2026-02-17 | 2/18/2026 12:00:00 AM |  | 1 | 21 | 2.7 | 13 | PLACA | 21 | PLACA-21-1 | 2026-10-22 | NUEVO | 2026-10-22 | 4.2 | -18.3
VIALE 26 | P-T1-21 |  | Concreto | PLACA T1 PS EJE 15AL12 ENTRE AyJ | 2026-02-17 | 2/18/2026 12:00:00 AM |  | 1 | 21 | 2.6 | 12 | PLACA | 21 | PLACA-21-1 | 2026-10-22 | NUEVO | 2026-10-22 | 4.2 | -18.4
VIALE 26 | P-T2-40 |  | Concreto | PLACA T2 P8 EJE 01AL08 ENTRE AyJ | 2026-02-17 | 3/17/2026 12:00:00 AM |  | 28 | 21 | 24.5 | 117 | PLACA | 21 | PLACA-21-28 | 2026-10-22 | NUEVO | 2026-10-22 | 21 | 3.5
VIALE 26 | P-T2-40 |  | Concreto | PLACA T2 P8 EJE 01AL08 ENTRE AyJ | 2026-02-17 | 3/17/2026 12:00:00 AM |  | 28 | 21 | 24 | 114 | PLACA | 21 | PLACA-21-28 | 2026-10-22 | NUEVO | 2026-10-22 | 21 | 3
VIALE 26 | P-T2-40 |  | Concreto | PLACA T2 P8 EJE 01AL08 ENTRE AyJ | 2026-02-17 | 3/17/2026 12:00:00 AM |  | 28 | 21 | 23.8 | 113 | PLACA | 21 | PLACA-21-28 | 2026-10-22 | NUEVO | 2026-10-22 | 21 | 2.8
VIALE 26 | P-T2-40 |  | Concreto | PLACA T2 P8 EJE 01AL08 ENTRE AyJ | 2026-02-17 | 2/24/2026 12:00:00 AM |  | 7 | 21 | 18.9 | 90 | PLACA | 21 | PLACA-21-7 | 2026-10-22 | NUEVO | 2026-10-22 | 13.86 | -2.1
VIALE 26 | P-T2-40 |  | Concreto | PLACA T2 P8 EJE 01AL08 ENTRE AyJ | 2026-02-17 | 2/24/2026 12:00:00 AM |  | 7 | 21 | 18.3 | 87 | PLACA | 21 | PLACA-21-7 | 2026-10-22 | NUEVO | 2026-10-22 | 13.86 | -2.7
VIALE 26 | P-T2-40 |  | Concreto | PLACA T2 P8 EJE 01AL08 ENTRE AyJ | 2026-02-17 | 2/24/2026 12:00:00 AM |  | 7 | 21 | 18.8 | 90 | PLACA | 21 | PLACA-21-7 | 2026-10-22 | NUEVO | 2026-10-22 | 13.86 | -2.2
VIALE 26 | P-T2-40 |  | Concreto | PLACA T2 P8 EJE 01AL08 ENTRE AyJ | 2026-02-17 | 2/18/2026 12:00:00 AM |  | 1 | 21 | 3 | 14 | PLACA | 21 | PLACA-21-1 | 2026-10-22 | NUEVO | 2026-10-22 | 4.2 | -18
VIALE 26 | P-T2-40 |  | Concreto | PLACA T2 P8 EJE 01AL08 ENTRE AyJ | 2026-02-17 | 2/18/2026 12:00:00 AM |  | 1 | 21 | 2.5 | 12 | PLACA | 21 | PLACA-21-1 | 2026-10-22 | NUEVO | 2026-10-22 | 4.2 | -18.5
VIALE 26 | P-T2-40 |  | Concreto | PLACA T2 P8 EJE 01AL08 ENTRE AyJ | 2026-02-17 | 2/18/2026 12:00:00 AM |  | 1 | 21 | 2.8 | 13 | PLACA | 21 | PLACA-21-1 | 2026-10-22 | NUEVO | 2026-10-22 | 4.2 | -18.2
VIALE 26 | M-T1-31 |  | Concreto | MUROS T1 P4 EJES 08 Y09 ENTRE AyJ M=23,24,2,9,22 | 2026-02-16 | 3/16/2026 12:00:00 AM |  | 28 | 28 | 28.8 | 103 | MURO | 28 | MURO-28-28 | 2026-10-22 | NUEVO | 2026-10-22 | 28 | 0.8
VIALE 26 | M-T1-31 |  | Concreto | MUROS T1 P4 EJES 08 Y09 ENTRE AyJ M=23,24,2,9,22 | 2026-02-16 | 3/16/2026 12:00:00 AM |  | 28 | 28 | 28.6 | 102 | MURO | 28 | MURO-28-28 | 2026-10-22 | NUEVO | 2026-10-22 | 28 | 0.6
VIALE 26 | M-T1-31 |  | Concreto | MUROS T1 P4 EJES 08 Y09 ENTRE AyJ M=23,24,2,9,22 | 2026-02-16 | 3/16/2026 12:00:00 AM |  | 28 | 28 | 29.7 | 106 | MURO | 28 | MURO-28-28 | 2026-10-22 | NUEVO | 2026-10-22 | 28 | 1.7
VIALE 26 | M-T1-31 |  | Concreto | MUROS T1 P4 EJES 08 Y09 ENTRE AyJ M=23,24,2,9,22 | 2026-02-16 | 2/19/2026 12:00:00 AM |  | 3 | 28 | 18.2 | 65 | MURO | 28 | MURO-28-3 | 2026-10-22 | NUEVO | 2026-10-22 | 12.6 | -9.8
VIALE 26 | M-T1-31 |  | Concreto | MUROS T1 P4 EJES 08 Y09 ENTRE AyJ M=23,24,2,9,22 | 2026-02-16 | 2/19/2026 12:00:00 AM |  | 3 | 28 | 17.3 | 62 | MURO | 28 | MURO-28-3 | 2026-10-22 | NUEVO | 2026-10-22 | 12.6 | -10.7
VIALE 26 | M-T1-31 |  | Concreto | MUROS T1 P4 EJES 08 Y09 ENTRE AyJ M=23,24,2,9,22 | 2026-02-16 | 2/19/2026 12:00:00 AM |  | 3 | 28 | 16.2 | 58 | MURO | 28 | MURO-28-3 | 2026-10-22 | NUEVO | 2026-10-22 | 12.6 | -11.8
VIALE 26 | M-T1-31 |  | Concreto | MUROS T1 P4 EJES 08 Y09 ENTRE AyJ M=23,24,2,9,22 | 2026-02-16 | 2/17/2026 12:00:00 AM |  | 1 | 28 | 2 | 7 | MURO | 28 | MURO-28-1 | 2026-10-22 | NUEVO | 2026-10-22 | 5.6 | -26
VIALE 26 | M-T1-31 |  | Concreto | MUROS T1 P4 EJES 08 Y09 ENTRE AyJ M=23,24,2,9,22 | 2026-02-16 | 2/17/2026 12:00:00 AM |  | 1 | 28 | 2.2 | 8 | MURO | 28 | MURO-28-1 | 2026-10-22 | NUEVO | 2026-10-22 | 5.6 | -25.8
VIALE 26 | M-T1-31 |  | Concreto | MUROS T1 P4 EJES 08 Y09 ENTRE AyJ M=23,24,2,9,22 | 2026-02-16 | 2/17/2026 12:00:00 AM |  | 1 | 28 | 2.2 | 8 | MURO | 28 | MURO-28-1 | 2026-10-22 | NUEVO | 2026-10-22 | 5.6 | -25.8
VIALE 26 | M-T2-54 |  | Concreto | MUROS T2 P8 EJE 11 AL 15 ENTRE JyF M=14,31,02,17,18,28 | 2026-02-16 | 3/16/2026 12:00:00 AM |  | 28 | 21 | 23.6 | 112 | MURO | 21 | MURO-21-28 | 2026-10-22 | NUEVO | 2026-10-22 | 21 | 2.6
VIALE 26 | M-T2-54 |  | Concreto | MUROS T2 P8 EJE 11 AL 15 ENTRE JyF M=14,31,02,17,18,28 | 2026-02-16 | 3/16/2026 12:00:00 AM |  | 28 | 21 | 21.6 | 103 | MURO | 21 | MURO-21-28 | 2026-10-22 | NUEVO | 2026-10-22 | 21 | 0.6
VIALE 26 | M-T2-54 |  | Concreto | MUROS T2 P8 EJE 11 AL 15 ENTRE JyF M=14,31,02,17,18,28 | 2026-02-16 | 3/16/2026 12:00:00 AM |  | 28 | 21 | 24.2 | 115 | MURO | 21 | MURO-21-28 | 2026-10-22 | NUEVO | 2026-10-22 | 21 | 3.2
VIALE 26 | M-T2-54 |  | Concreto | MUROS T2 P8 EJE 11 AL 15 ENTRE JyF M=14,31,02,17,18,28 | 2026-02-16 | 2/19/2026 12:00:00 AM |  | 3 | 21 | 13.5 | 64 | MURO | 21 | MURO-21-3 | 2026-10-22 | NUEVO | 2026-10-22 | 9.45 | -7.5
VIALE 26 | M-T2-54 |  | Concreto | MUROS T2 P8 EJE 11 AL 15 ENTRE JyF M=14,31,02,17,18,28 | 2026-02-16 | 2/19/2026 12:00:00 AM |  | 3 | 21 | 13.1 | 62 | MURO | 21 | MURO-21-3 | 2026-10-22 | NUEVO | 2026-10-22 | 9.45 | -7.9
VIALE 26 | M-T2-54 |  | Concreto | MUROS T2 P8 EJE 11 AL 15 ENTRE JyF M=14,31,02,17,18,28 | 2026-02-16 | 2/19/2026 12:00:00 AM |  | 3 | 21 | 12.8 | 61 | MURO | 21 | MURO-21-3 | 2026-10-22 | NUEVO | 2026-10-22 | 9.45 | -8.2
VIALE 26 | M-T2-54 |  | Concreto | MUROS T2 P8 EJE 11 AL 15 ENTRE JyF M=14,31,02,17,18,28 | 2026-02-16 | 2/17/2026 12:00:00 AM |  | 1 | 21 | 2.3 | 11 | MURO | 21 | MURO-21-1 | 2026-10-22 | NUEVO | 2026-10-22 | 4.2 | -18.7
VIALE 26 | M-T2-54 |  | Concreto | MUROS T2 P8 EJE 11 AL 15 ENTRE JyF M=14,31,02,17,18,28 | 2026-02-16 | 2/17/2026 12:00:00 AM |  | 1 | 21 | 2.2 | 10 | MURO | 21 | MURO-21-1 | 2026-10-22 | NUEVO | 2026-10-22 | 4.2 | -18.8
VIALE 26 | M-T2-54 |  | Concreto | MUROS T2 P8 EJE 11 AL 15 ENTRE JyF M=14,31,02,17,18,28 | 2026-02-16 | 2/17/2026 12:00:00 AM |  | 1 | 21 | 2.2 | 10 | MURO | 21 | MURO-21-1 | 2026-10-22 | NUEVO | 2026-10-22 | 4.2 | -18.8
VIALE 26 | P-T1-20 |  | Concreto | PLACA T1 P4 EJES 01Y04 ENTRE AyJ | 2026-02-16 | 3/16/2026 12:00:00 AM |  | 28 | 21 | 22.3 | 106 | PLACA | 21 | PLACA-21-28 | 2026-10-22 | NUEVO | 2026-10-22 | 21 | 1.3
VIALE 26 | P-T1-20 |  | Concreto | PLACA T1 P4 EJES 01Y04 ENTRE AyJ | 2026-02-16 | 3/16/2026 12:00:00 AM |  | 28 | 21 | 25.4 | 121 | PLACA | 21 | PLACA-21-28 | 2026-10-22 | NUEVO | 2026-10-22 | 21 | 4.4
VIALE 26 | P-T1-20 |  | Concreto | PLACA T1 P4 EJES 01Y04 ENTRE AyJ | 2026-02-16 | 3/16/2026 12:00:00 AM |  | 28 | 21 | 24.1 | 115 | PLACA | 21 | PLACA-21-28 | 2026-10-22 | NUEVO | 2026-10-22 | 21 | 3.1
VIALE 26 | P-T1-20 |  | Concreto | PLACA T1 P4 EJES 01Y04 ENTRE AyJ | 2026-02-16 | 2/19/2026 12:00:00 AM |  | 3 | 21 | 13.8 | 66 | PLACA | 21 | PLACA-21-3 | 2026-10-22 | NUEVO | 2026-10-22 | 9.45 | -7.2
VIALE 26 | P-T1-20 |  | Concreto | PLACA T1 P4 EJES 01Y04 ENTRE AyJ | 2026-02-16 | 2/19/2026 12:00:00 AM |  | 3 | 21 | 14.4 | 68 | PLACA | 21 | PLACA-21-3 | 2026-10-22 | NUEVO | 2026-10-22 | 9.45 | -6.6
VIALE 26 | P-T1-20 |  | Concreto | PLACA T1 P4 EJES 01Y04 ENTRE AyJ | 2026-02-16 | 2/19/2026 12:00:00 AM |  | 3 | 21 | 14 | 66 | PLACA | 21 | PLACA-21-3 | 2026-10-22 | NUEVO | 2026-10-22 | 9.45 | -7
VIALE 26 | P-T1-20 |  | Concreto | PLACA T1 P4 EJES 01Y04 ENTRE AyJ | 2026-02-16 | 2/17/2026 12:00:00 AM |  | 1 | 21 | 2.9 | 14 | PLACA | 21 | PLACA-21-1 | 2026-10-22 | NUEVO | 2026-10-22 | 4.2 | -18.1
VIALE 26 | P-T1-20 |  | Concreto | PLACA T1 P4 EJES 01Y04 ENTRE AyJ | 2026-02-16 | 2/17/2026 12:00:00 AM |  | 1 | 21 | 2.8 | 13 | PLACA | 21 | PLACA-21-1 | 2026-10-22 | NUEVO | 2026-10-22 | 4.2 | -18.2
VIALE 26 | P-T1-20 |  | Concreto | PLACA T1 P4 EJES 01Y04 ENTRE AyJ | 2026-02-16 | 2/17/2026 12:00:00 AM |  | 1 | 21 | 2.8 | 13 | PLACA | 21 | PLACA-21-1 | 2026-10-22 | NUEVO | 2026-10-22 | 4.2 | -18.2
VIALE 26 | E-T2-05 |  | Concreto | ESCALERA T2 TRAMA DEL 5 AL 6 | 2026-02-14 | 3/14/2026 12:00:00 AM |  | 28 | 21 | 23.2 | 110 | AUTOCOMPAC | 21 | AUTOCOMPAC-21-28 | 2026-10-22 | NUEVO | 2026-10-22 |  | 2.2
VIALE 26 | E-T2-05 |  | Concreto | ESCALERA T2 TRAMA DEL 5 AL 6 | 2026-02-14 | 3/14/2026 12:00:00 AM |  | 28 | 21 | 23.4 | 111 | AUTOCOMPAC | 21 | AUTOCOMPAC-21-28 | 2026-10-22 | NUEVO | 2026-10-22 |  | 2.4
VIALE 26 | E-T2-05 |  | Concreto | ESCALERA T2 TRAMA DEL 5 AL 6 | 2026-02-14 | 3/14/2026 12:00:00 AM |  | 28 | 21 | 23.7 | 113 | AUTOCOMPAC | 21 | AUTOCOMPAC-21-28 | 2026-10-22 | NUEVO | 2026-10-22 |  | 2.7
VIALE 26 | E-T2-05 |  | Concreto | ESCALERA T2 TRAMA DEL 5 AL 6 | 2026-02-14 | 2/16/2026 12:00:00 AM |  | 2 | 21 | 9.8 | 47 | AUTOCOMPAC | 21 | AUTOCOMPAC-21-2 | 2026-10-22 | NUEVO | 2026-10-22 |  | -11.2
VIALE 26 | E-T2-05 |  | Concreto | ESCALERA T2 TRAMA DEL 5 AL 6 | 2026-02-14 | 2/16/2026 12:00:00 AM |  | 2 | 21 | 10.1 | 48 | AUTOCOMPAC | 21 | AUTOCOMPAC-21-2 | 2026-10-22 | NUEVO | 2026-10-22 |  | -10.9
VIALE 26 | E-T2-05 |  | Concreto | ESCALERA T2 TRAMA DEL 5 AL 6 | 2026-02-14 | 2/16/2026 12:00:00 AM |  | 2 | 21 | 9.7 | 46 | AUTOCOMPAC | 21 | AUTOCOMPAC-21-2 | 2026-10-22 | NUEVO | 2026-10-22 |  | -11.3
VIALE 26 | M-T1-30 |  | Concreto | MUROS T1 P4 EJES 10Y11 ENTRE AyJ M=23,25,13,09,02 | 2026-02-14 | 3/14/2026 12:00:00 AM |  | 28 | 28 | 31.6 | 113 | MURO | 28 | MURO-28-28 | 2026-10-22 | NUEVO | 2026-10-22 | 28 | 3.6
VIALE 26 | M-T1-30 |  | Concreto | MUROS T1 P4 EJES 10Y11 ENTRE AyJ M=23,25,13,09,02 | 2026-02-14 | 3/14/2026 12:00:00 AM |  | 28 | 28 | 32.1 | 114 | MURO | 28 | MURO-28-28 | 2026-10-22 | NUEVO | 2026-10-22 | 28 | 4.1
VIALE 26 | M-T1-30 |  | Concreto | MUROS T1 P4 EJES 10Y11 ENTRE AyJ M=23,25,13,09,02 | 2026-02-14 | 3/14/2026 12:00:00 AM |  | 28 | 28 | 30.9 | 110 | MURO | 28 | MURO-28-28 | 2026-10-22 | NUEVO | 2026-10-22 | 28 | 2.9
VIALE 26 | M-T1-30 |  | Concreto | MUROS T1 P4 EJES 10Y11 ENTRE AyJ M=23,25,13,09,02 | 2026-02-14 | 2/16/2026 12:00:00 AM |  | 2 | 28 | 14.2 | 51 | MURO | 28 | MURO-28-2 | 2026-10-22 | NUEVO | 2026-10-22 | 9.1 | -13.8
VIALE 26 | M-T1-30 |  | Concreto | MUROS T1 P4 EJES 10Y11 ENTRE AyJ M=23,25,13,09,02 | 2026-02-14 | 2/16/2026 12:00:00 AM |  | 2 | 28 | 13.5 | 48 | MURO | 28 | MURO-28-2 | 2026-10-22 | NUEVO | 2026-10-22 | 9.1 | -14.5
VIALE 26 | M-T1-30 |  | Concreto | MUROS T1 P4 EJES 10Y11 ENTRE AyJ M=23,25,13,09,02 | 2026-02-14 | 2/16/2026 12:00:00 AM |  | 2 | 28 | 13.2 | 47 | MURO | 28 | MURO-28-2 | 2026-10-22 | NUEVO | 2026-10-22 | 9.1 | -14.8
VIALE 26 | P-T1-19 |  | Concreto | PLACA T1 P4 EJES 04 Y 06 ENTRE AyJ | 2026-02-14 | 3/14/2026 12:00:00 AM |  | 28 | 21 | 21.1 | 100 | PLACA | 21 | PLACA-21-28 | 2026-10-22 | NUEVO | 2026-10-22 | 21 | 0.1
VIALE 26 | P-T1-19 |  | Concreto | PLACA T1 P4 EJES 04 Y 06 ENTRE AyJ | 2026-02-14 | 3/14/2026 12:00:00 AM |  | 28 | 21 | 21.9 | 104 | PLACA | 21 | PLACA-21-28 | 2026-10-22 | NUEVO | 2026-10-22 | 21 | 0.9
VIALE 26 | P-T1-19 |  | Concreto | PLACA T1 P4 EJES 04 Y 06 ENTRE AyJ | 2026-02-14 | 3/14/2026 12:00:00 AM |  | 28 | 21 | 23.2 | 110 | PLACA | 21 | PLACA-21-28 | 2026-10-22 | NUEVO | 2026-10-22 | 21 | 2.2
VIALE 26 | P-T1-19 |  | Concreto | PLACA T1 P4 EJES 04 Y 06 ENTRE AyJ | 2026-02-14 | 2/16/2026 12:00:00 AM |  | 2 | 21 | 8.1 | 39 | PLACA | 21 | PLACA-21-2 | 2026-10-22 | NUEVO | 2026-10-22 | 6.83 | -12.9
VIALE 26 | P-T1-19 |  | Concreto | PLACA T1 P4 EJES 04 Y 06 ENTRE AyJ | 2026-02-14 | 2/16/2026 12:00:00 AM |  | 2 | 21 | 7.6 | 36 | PLACA | 21 | PLACA-21-2 | 2026-10-22 | NUEVO | 2026-10-22 | 6.83 | -13.4
VIALE 26 | P-T1-19 |  | Concreto | PLACA T1 P4 EJES 04 Y 06 ENTRE AyJ | 2026-02-14 | 2/16/2026 12:00:00 AM |  | 2 | 21 | 8.6 | 41 | PLACA | 21 | PLACA-21-2 | 2026-10-22 | NUEVO | 2026-10-22 | 6.83 | -12.4
VIALE 26 | P-T2-39 |  | Concreto | PLACA T2 P8 EJE 03 AL 05 ENTRE AyJ | 2026-02-14 | 3/14/2026 12:00:00 AM |  | 28 | 21 | 22.2 | 106 | PLACA | 21 | PLACA-21-28 | 2026-10-22 | NUEVO | 2026-10-22 | 21 | 1.2
VIALE 26 | P-T2-39 |  | Concreto | PLACA T2 P8 EJE 03 AL 05 ENTRE AyJ | 2026-02-14 | 3/14/2026 12:00:00 AM |  | 28 | 21 | 23.3 | 111 | PLACA | 21 | PLACA-21-28 | 2026-10-22 | NUEVO | 2026-10-22 | 21 | 2.3
VIALE 26 | P-T2-39 |  | Concreto | PLACA T2 P8 EJE 03 AL 05 ENTRE AyJ | 2026-02-14 | 3/14/2026 12:00:00 AM |  | 28 | 21 | 21.4 | 102 | PLACA | 21 | PLACA-21-28 | 2026-10-22 | NUEVO | 2026-10-22 | 21 | 0.4
VIALE 26 | P-T2-39 |  | Concreto | PLACA T2 P8 EJE 03 AL 05 ENTRE AyJ | 2026-02-14 | 2/16/2026 12:00:00 AM |  | 2 | 21 | 9.3 | 44 | PLACA | 21 | PLACA-21-2 | 2026-10-22 | NUEVO | 2026-10-22 | 6.83 | -11.7
VIALE 26 | P-T2-39 |  | Concreto | PLACA T2 P8 EJE 03 AL 05 ENTRE AyJ | 2026-02-14 | 2/16/2026 12:00:00 AM |  | 2 | 21 | 8.7 | 42 | PLACA | 21 | PLACA-21-2 | 2026-10-22 | NUEVO | 2026-10-22 | 6.83 | -12.3
VIALE 26 | P-T2-39 |  | Concreto | PLACA T2 P8 EJE 03 AL 05 ENTRE AyJ | 2026-02-14 | 2/16/2026 12:00:00 AM |  | 2 | 21 | 8 | 38 | PLACA | 21 | PLACA-21-2 | 2026-10-22 | NUEVO | 2026-10-22 | 6.83 | -13
VIALE 26 | M-T1-29 |  | Concreto | MUROS T1 P4 EJES 15 Y 12 ENTRE aYJ M=32,03,04,30,25,13 | 2026-02-13 | 3/13/2026 12:00:00 AM |  | 28 | 21 | 25.5 | 121 | MURO | 21 | MURO-21-28 | 2026-10-22 | NUEVO | 2026-10-22 | 21 | 4.5
VIALE 26 | M-T1-29 |  | Concreto | MUROS T1 P4 EJES 15 Y 12 ENTRE aYJ M=32,03,04,30,25,13 | 2026-02-13 | 3/13/2026 12:00:00 AM |  | 28 | 21 | 25.1 | 120 | MURO | 21 | MURO-21-28 | 2026-10-22 | NUEVO | 2026-10-22 | 21 | 4.1
VIALE 26 | M-T1-29 |  | Concreto | MUROS T1 P4 EJES 15 Y 12 ENTRE aYJ M=32,03,04,30,25,13 | 2026-02-13 | 3/13/2026 12:00:00 AM |  | 28 | 21 | 26 | 124 | MURO | 21 | MURO-21-28 | 2026-10-22 | NUEVO | 2026-10-22 | 21 | 5
VIALE 26 | M-T1-29 |  | Concreto | MUROS T1 P4 EJES 15 Y 12 ENTRE aYJ M=32,03,04,30,25,13 | 2026-02-13 | 2/16/2026 12:00:00 AM |  | 3 | 21 | 15.6 | 74 | MURO | 21 | MURO-21-3 | 2026-10-22 | NUEVO | 2026-10-22 | 9.45 | -5.4
VIALE 26 | M-T1-29 |  | Concreto | MUROS T1 P4 EJES 15 Y 12 ENTRE aYJ M=32,03,04,30,25,13 | 2026-02-13 | 2/16/2026 12:00:00 AM |  | 3 | 21 | 14.9 | 71 | MURO | 21 | MURO-21-3 | 2026-10-22 | NUEVO | 2026-10-22 | 9.45 | -6.1
VIALE 26 | M-T1-29 |  | Concreto | MUROS T1 P4 EJES 15 Y 12 ENTRE aYJ M=32,03,04,30,25,13 | 2026-02-13 | 2/16/2026 12:00:00 AM |  | 3 | 21 | 15.1 | 72 | MURO | 21 | MURO-21-3 | 2026-10-22 | NUEVO | 2026-10-22 | 9.45 | -5.9
VIALE 26 | M-T1-29 |  | Concreto | MUROS T1 P4 EJES 15 Y 12 ENTRE aYJ M=32,03,04,30,25,13 | 2026-02-13 | 2/14/2026 12:00:00 AM |  | 1 | 21 | 2.2 | 10 | MURO | 21 | MURO-21-1 | 2026-10-22 | NUEVO | 2026-10-22 | 4.2 | -18.8
VIALE 26 | M-T1-29 |  | Concreto | MUROS T1 P4 EJES 15 Y 12 ENTRE aYJ M=32,03,04,30,25,13 | 2026-02-13 | 2/14/2026 12:00:00 AM |  | 1 | 21 | 2.3 | 11 | MURO | 21 | MURO-21-1 | 2026-10-22 | NUEVO | 2026-10-22 | 4.2 | -18.7
VIALE 26 | M-T1-29 |  | Concreto | MUROS T1 P4 EJES 15 Y 12 ENTRE aYJ M=32,03,04,30,25,13 | 2026-02-13 | 2/14/2026 12:00:00 AM |  | 1 | 21 | 2.3 | 11 | MURO | 21 | MURO-21-1 | 2026-10-22 | NUEVO | 2026-10-22 | 4.2 | -18.7
VIALE 26 | M-T1-29_ |  | Concreto | MUROS T1 P4 EJES 15 Y 12 ENTRE A YJ M=32,03,04,25,13 | 2026-02-13 | 4/11/2026 12:00:00 AM |  | 57 | 28 | 31.7 | 113 | MURO | 28 | MURO-28-57 | 2026-10-22 | NUEVO | 2026-10-22 |  | 3.7
VIALE 26 | M-T1-29_ |  | Concreto | MUROS T1 P4 EJES 15 Y 12 ENTRE A YJ M=32,03,04,25,13 | 2026-02-13 | 4/11/2026 12:00:00 AM |  | 57 | 28 | 31.3 | 112 | MURO | 28 | MURO-28-57 | 2026-10-22 | NUEVO | 2026-10-22 |  | 3.3
VIALE 26 | M-T1-29_ |  | Concreto | MUROS T1 P4 EJES 15 Y 12 ENTRE A YJ M=32,03,04,25,13 | 2026-02-13 | 4/11/2026 12:00:00 AM |  | 57 | 28 | 31.9 | 114 | MURO | 28 | MURO-28-57 | 2026-10-22 | NUEVO | 2026-10-22 |  | 3.9
VIALE 26 | M-T2-53 |  | Concreto | MUROS T2 P7 EJES 01 AL 02 ENTRE AyD M=24,25,22,23,26 | 2026-02-13 | 3/13/2026 12:00:00 AM |  | 28 | 21 | 19.8 | 94 | MURO | 21 | MURO-21-28 | 2026-10-22 | NUEVO | 2026-10-22 | 21 | -1.2
VIALE 26 | M-T2-53 |  | Concreto | MUROS T2 P7 EJES 01 AL 02 ENTRE AyD M=24,25,22,23,26 | 2026-02-13 | 3/13/2026 12:00:00 AM |  | 28 | 21 | 25.1 | 119 | MURO | 21 | MURO-21-28 | 2026-10-22 | NUEVO | 2026-10-22 | 21 | 4.1
VIALE 26 | M-T2-53 |  | Concreto | MUROS T2 P7 EJES 01 AL 02 ENTRE AyD M=24,25,22,23,26 | 2026-02-13 | 3/13/2026 12:00:00 AM |  | 28 | 21 | 24 | 114 | MURO | 21 | MURO-21-28 | 2026-10-22 | NUEVO | 2026-10-22 | 21 | 3
VIALE 26 | M-T2-53 |  | Concreto | MUROS T2 P7 EJES 01 AL 02 ENTRE AyD M=24,25,22,23,26 | 2026-02-13 | 2/16/2026 12:00:00 AM |  | 3 | 21 | 15 | 72 | MURO | 21 | MURO-21-3 | 2026-10-22 | NUEVO | 2026-10-22 | 9.45 | -6
VIALE 26 | M-T2-53 |  | Concreto | MUROS T2 P7 EJES 01 AL 02 ENTRE AyD M=24,25,22,23,26 | 2026-02-13 | 2/16/2026 12:00:00 AM |  | 3 | 21 | 14.3 | 68 | MURO | 21 | MURO-21-3 | 2026-10-22 | NUEVO | 2026-10-22 | 9.45 | -6.7
VIALE 26 | M-T2-53 |  | Concreto | MUROS T2 P7 EJES 01 AL 02 ENTRE AyD M=24,25,22,23,26 | 2026-02-13 | 2/16/2026 12:00:00 AM |  | 3 | 21 | 14.6 | 70 | MURO | 21 | MURO-21-3 | 2026-10-22 | NUEVO | 2026-10-22 | 9.45 | -6.4
VIALE 26 | M-T2-53 |  | Concreto | MUROS T2 P7 EJES 01 AL 02 ENTRE AyD M=24,25,22,23,26 | 2026-02-13 | 2/14/2026 12:00:00 AM |  | 1 | 21 | 1.5 | 7 | MURO | 21 | MURO-21-1 | 2026-10-22 | NUEVO | 2026-10-22 | 4.2 | -19.5
VIALE 26 | M-T2-53 |  | Concreto | MUROS T2 P7 EJES 01 AL 02 ENTRE AyD M=24,25,22,23,26 | 2026-02-13 | 2/14/2026 12:00:00 AM |  | 1 | 21 | 2.8 | 13 | MURO | 21 | MURO-21-1 | 2026-10-22 | NUEVO | 2026-10-22 | 4.2 | -18.2
VIALE 26 | M-T2-53 |  | Concreto | MUROS T2 P7 EJES 01 AL 02 ENTRE AyD M=24,25,22,23,26 | 2026-02-13 | 2/14/2026 12:00:00 AM |  | 1 | 21 | 2.7 | 13 | MURO | 21 | MURO-21-1 | 2026-10-22 | NUEVO | 2026-10-22 | 4.2 | -18.3
VIALE 26 | P-T1-18 |  | Concreto | PLACA T1 PISO 4 EJES 06 AL 08 ENTRE AyJ | 2026-02-13 | 3/13/2026 12:00:00 AM |  | 28 | 21 | 22.2 | 106 | PLACA | 21 | PLACA-21-28 | 2026-10-22 | NUEVO | 2026-10-22 | 21 | 1.2
VIALE 26 | P-T1-18 |  | Concreto | PLACA T1 PISO 4 EJES 06 AL 08 ENTRE AyJ | 2026-02-13 | 3/13/2026 12:00:00 AM |  | 28 | 21 | 23 | 109 | PLACA | 21 | PLACA-21-28 | 2026-10-22 | NUEVO | 2026-10-22 | 21 | 2
VIALE 26 | P-T1-18 |  | Concreto | PLACA T1 PISO 4 EJES 06 AL 08 ENTRE AyJ | 2026-02-13 | 3/13/2026 12:00:00 AM |  | 28 | 21 | 20.9 | 99 | PLACA | 21 | PLACA-21-28 | 2026-10-22 | NUEVO | 2026-10-22 | 21 | -0.1
VIALE 26 | P-T1-18 |  | Concreto | PLACA T1 PISO 4 EJES 06 AL 08 ENTRE AyJ | 2026-02-13 | 2/16/2026 12:00:00 AM |  | 3 | 21 | 11.5 | 55 | PLACA | 21 | PLACA-21-3 | 2026-10-22 | NUEVO | 2026-10-22 | 9.45 | -9.5
VIALE 26 | P-T1-18 |  | Concreto | PLACA T1 PISO 4 EJES 06 AL 08 ENTRE AyJ | 2026-02-13 | 2/16/2026 12:00:00 AM |  | 3 | 21 | 12.8 | 61 | PLACA | 21 | PLACA-21-3 | 2026-10-22 | NUEVO | 2026-10-22 | 9.45 | -8.2
VIALE 26 | P-T1-18 |  | Concreto | PLACA T1 PISO 4 EJES 06 AL 08 ENTRE AyJ | 2026-02-13 | 2/16/2026 12:00:00 AM |  | 3 | 21 | 12.2 | 58 | PLACA | 21 | PLACA-21-3 | 2026-10-22 | NUEVO | 2026-10-22 | 9.45 | -8.8
VIALE 26 | P-T1-18 |  | Concreto | PLACA T1 PISO 4 EJES 06 AL 08 ENTRE AyJ | 2026-02-13 | 2/14/2026 12:00:00 AM |  | 1 | 21 | 2.5 | 12 | PLACA | 21 | PLACA-21-1 | 2026-10-22 | NUEVO | 2026-10-22 | 4.2 | -18.5
VIALE 26 | P-T1-18 |  | Concreto | PLACA T1 PISO 4 EJES 06 AL 08 ENTRE AyJ | 2026-02-13 | 2/14/2026 12:00:00 AM |  | 1 | 21 | 2.2 | 10 | PLACA | 21 | PLACA-21-1 | 2026-10-22 | NUEVO | 2026-10-22 | 4.2 | -18.8
VIALE 26 | P-T1-18 |  | Concreto | PLACA T1 PISO 4 EJES 06 AL 08 ENTRE AyJ | 2026-02-13 | 2/14/2026 12:00:00 AM |  | 1 | 21 | 2.3 | 11 | PLACA | 21 | PLACA-21-1 | 2026-10-22 | NUEVO | 2026-10-22 | 4.2 | -18.7
VIALE 26 | P-T2-38 |  | Concreto | PLACA T2 PISO 8 EJES 05 AL 07 ENTRE AyJ | 2026-02-13 | 3/13/2026 12:00:00 AM |  | 28 | 21 | 20.4 | 97 | PLACA | 21 | PLACA-21-28 | 2026-10-22 | NUEVO | 2026-10-22 | 21 | -0.6
VIALE 26 | P-T2-38 |  | Concreto | PLACA T2 PISO 8 EJES 05 AL 07 ENTRE AyJ | 2026-02-13 | 3/13/2026 12:00:00 AM |  | 28 | 21 | 21.9 | 104 | PLACA | 21 | PLACA-21-28 | 2026-10-22 | NUEVO | 2026-10-22 | 21 | 0.9
VIALE 26 | P-T2-38 |  | Concreto | PLACA T2 PISO 8 EJES 05 AL 07 ENTRE AyJ | 2026-02-13 | 3/13/2026 12:00:00 AM |  | 28 | 21 | 21.2 | 101 | PLACA | 21 | PLACA-21-28 | 2026-10-22 | NUEVO | 2026-10-22 | 21 | 0.2
VIALE 26 | P-T2-38 |  | Concreto | PLACA T2 PISO 8 EJES 05 AL 07 ENTRE AyJ | 2026-02-13 | 2/16/2026 12:00:00 AM |  | 3 | 21 | 13 | 62 | PLACA | 21 | PLACA-21-3 | 2026-10-22 | NUEVO | 2026-10-22 | 9.45 | -8
VIALE 26 | P-T2-38 |  | Concreto | PLACA T2 PISO 8 EJES 05 AL 07 ENTRE AyJ | 2026-02-13 | 2/16/2026 12:00:00 AM |  | 3 | 21 | 12.1 | 58 | PLACA | 21 | PLACA-21-3 | 2026-10-22 | NUEVO | 2026-10-22 | 9.45 | -8.9
VIALE 26 | P-T2-38 |  | Concreto | PLACA T2 PISO 8 EJES 05 AL 07 ENTRE AyJ | 2026-02-13 | 2/16/2026 12:00:00 AM |  | 3 | 21 | 11.6 | 55 | PLACA | 21 | PLACA-21-3 | 2026-10-22 | NUEVO | 2026-10-22 | 9.45 | -9.4
VIALE 26 | P-T2-38 |  | Concreto | PLACA T2 PISO 8 EJES 05 AL 07 ENTRE AyJ | 2026-02-13 | 2/14/2026 12:00:00 AM |  | 1 | 21 | 2.8 | 14 | PLACA | 21 | PLACA-21-1 | 2026-10-22 | NUEVO | 2026-10-22 | 4.2 | -18.2
VIALE 26 | P-T2-38 |  | Concreto | PLACA T2 PISO 8 EJES 05 AL 07 ENTRE AyJ | 2026-02-13 | 2/14/2026 12:00:00 AM |  | 1 | 21 | 2.8 | 13 | PLACA | 21 | PLACA-21-1 | 2026-10-22 | NUEVO | 2026-10-22 | 4.2 | -18.2
VIALE 26 | P-T2-38 |  | Concreto | PLACA T2 PISO 8 EJES 05 AL 07 ENTRE AyJ | 2026-02-13 | 2/14/2026 12:00:00 AM |  | 1 | 21 | 2.5 | 12 | PLACA | 21 | PLACA-21-1 | 2026-10-22 | NUEVO | 2026-10-22 | 4.2 | -18.5
VIALE 26 | M-T2-52 |  | Concreto | MUROS T2 P7 EJES 03 AL 04 ENTRE AYJ M=16,27,01 | 2026-02-12 | 3/12/2026 12:00:00 AM |  | 28 | 21 | 17.6 | 84 | MURO | 21 | MURO-21-28 | 2026-10-22 | NUEVO | 2026-10-22 | 21 | -3.4
VIALE 26 | M-T2-52 |  | Concreto | MUROS T2 P7 EJES 03 AL 04 ENTRE AYJ M=16,27,01 | 2026-02-12 | 3/12/2026 12:00:00 AM |  | 28 | 21 | 17.4 | 83 | MURO | 21 | MURO-21-28 | 2026-10-22 | NUEVO | 2026-10-22 | 21 | -3.6
VIALE 26 | M-T2-52 |  | Concreto | MUROS T2 P7 EJES 03 AL 04 ENTRE AYJ M=16,27,01 | 2026-02-12 | 3/12/2026 12:00:00 AM |  | 28 | 21 | 17.3 | 82 | MURO | 21 | MURO-21-28 | 2026-10-22 | NUEVO | 2026-10-22 | 21 | -3.7
VIALE 26 | M-T2-52 |  | Concreto | MUROS T2 P7 EJES 03 AL 04 ENTRE AYJ M=16,27,01 | 2026-02-12 | 2/16/2026 12:00:00 AM |  | 4 | 21 | 17.7 | 84 | MURO | 21 | MURO-21-4 | 2026-10-22 | NUEVO | 2026-10-22 | 10.55 | -3.3
VIALE 26 | M-T2-52 |  | Concreto | MUROS T2 P7 EJES 03 AL 04 ENTRE AYJ M=16,27,01 | 2026-02-12 | 2/16/2026 12:00:00 AM |  | 4 | 21 | 20.2 | 96 | MURO | 21 | MURO-21-4 | 2026-10-22 | NUEVO | 2026-10-22 | 10.55 | -0.8
VIALE 26 | M-T2-52 |  | Concreto | MUROS T2 P7 EJES 03 AL 04 ENTRE AYJ M=16,27,01 | 2026-02-12 | 2/16/2026 12:00:00 AM |  | 4 | 21 | 18.2 | 86 | MURO | 21 | MURO-21-4 | 2026-10-22 | NUEVO | 2026-10-22 | 10.55 | -2.8
VIALE 26 | M-T2-52 |  | Concreto | MUROS T2 P7 EJES 03 AL 04 ENTRE AYJ M=16,27,01 | 2026-02-12 | 2/13/2026 12:00:00 AM |  | 1 | 21 | 2.1 | 10 | MURO | 21 | MURO-21-1 | 2026-10-22 | NUEVO | 2026-10-22 | 4.2 | -18.9
VIALE 26 | M-T2-52 |  | Concreto | MUROS T2 P7 EJES 03 AL 04 ENTRE AYJ M=16,27,01 | 2026-02-12 | 2/13/2026 12:00:00 AM |  | 1 | 21 | 2 | 10 | MURO | 21 | MURO-21-1 | 2026-10-22 | NUEVO | 2026-10-22 | 4.2 | -19
VIALE 26 | M-T2-52 |  | Concreto | MUROS T2 P7 EJES 03 AL 04 ENTRE AYJ M=16,27,01 | 2026-02-12 | 2/13/2026 12:00:00 AM |  | 1 | 21 | 2.2 | 10 | MURO | 21 | MURO-21-1 | 2026-10-22 | NUEVO | 2026-10-22 | 4.2 | -18.8
VIALE 26 | M-T2-52_ |  | Concreto | MURO T2 P7 EJES 3 AL 4 ENTRE A Y J M=16,27,01 | 2026-02-12 | 4/11/2026 12:00:00 AM |  | 58 | 21 | 24.3 | 116 | MURO | 21 | MURO-21-58 | 2026-10-22 | NUEVO | 2026-10-22 |  | 3.3
VIALE 26 | M-T2-52_ |  | Concreto | MURO T2 P7 EJES 3 AL 4 ENTRE A Y J M=16,27,01 | 2026-02-12 | 4/11/2026 12:00:00 AM |  | 58 | 21 | 23.4 | 111 | MURO | 21 | MURO-21-58 | 2026-10-22 | NUEVO | 2026-10-22 |  | 2.4
VIALE 26 | M-T2-52_ |  | Concreto | MURO T2 P7 EJES 3 AL 4 ENTRE A Y J M=16,27,01 | 2026-02-12 | 4/11/2026 12:00:00 AM |  | 58 | 21 | 25.1 | 119 | MURO | 21 | MURO-21-58 | 2026-10-22 | NUEVO | 2026-10-22 |  | 4.1
VIALE 26 | P-T1-17 |  | Concreto | PLACA T1 P4 EJES 08 AL 10 ENTRE AYJ | 2026-02-12 | 3/12/2026 12:00:00 AM |  | 28 | 21 | 22.9 | 109 | PLACA | 21 | PLACA-21-28 | 2026-10-22 | NUEVO | 2026-10-22 | 21 | 1.9
VIALE 26 | P-T1-17 |  | Concreto | PLACA T1 P4 EJES 08 AL 10 ENTRE AYJ | 2026-02-12 | 3/12/2026 12:00:00 AM |  | 28 | 21 | 24.7 | 118 | PLACA | 21 | PLACA-21-28 | 2026-10-22 | NUEVO | 2026-10-22 | 21 | 3.7
VIALE 26 | P-T1-17 |  | Concreto | PLACA T1 P4 EJES 08 AL 10 ENTRE AYJ | 2026-02-12 | 3/12/2026 12:00:00 AM |  | 28 | 21 | 23.8 | 113 | PLACA | 21 | PLACA-21-28 | 2026-10-22 | NUEVO | 2026-10-22 | 21 | 2.8
VIALE 26 | P-T1-17 |  | Concreto | PLACA T1 P4 EJES 08 AL 10 ENTRE AYJ | 2026-02-12 | 2/16/2026 12:00:00 AM |  | 4 | 21 | 16.2 | 77 | PLACA | 21 | PLACA-21-4 | 2026-10-22 | NUEVO | 2026-10-22 | 10.55 | -4.8
VIALE 26 | P-T1-17 |  | Concreto | PLACA T1 P4 EJES 08 AL 10 ENTRE AYJ | 2026-02-12 | 2/16/2026 12:00:00 AM |  | 4 | 21 | 17.8 | 85 | PLACA | 21 | PLACA-21-4 | 2026-10-22 | NUEVO | 2026-10-22 | 10.55 | -3.2
VIALE 26 | P-T1-17 |  | Concreto | PLACA T1 P4 EJES 08 AL 10 ENTRE AYJ | 2026-02-12 | 2/16/2026 12:00:00 AM |  | 4 | 21 | 17.2 | 82 | PLACA | 21 | PLACA-21-4 | 2026-10-22 | NUEVO | 2026-10-22 | 10.55 | -3.8
VIALE 26 | P-T1-17 |  | Concreto | PLACA T1 P4 EJES 08 AL 10 ENTRE AYJ | 2026-02-12 | 2/13/2026 12:00:00 AM |  | 1 | 21 | 3 | 14 | PLACA | 21 | PLACA-21-1 | 2026-10-22 | NUEVO | 2026-10-22 | 4.2 | -18
VIALE 26 | P-T1-17 |  | Concreto | PLACA T1 P4 EJES 08 AL 10 ENTRE AYJ | 2026-02-12 | 2/13/2026 12:00:00 AM |  | 1 | 21 | 2.9 | 14 | PLACA | 21 | PLACA-21-1 | 2026-10-22 | NUEVO | 2026-10-22 | 4.2 | -18.1
VIALE 26 | P-T1-17 |  | Concreto | PLACA T1 P4 EJES 08 AL 10 ENTRE AYJ | 2026-02-12 | 2/13/2026 12:00:00 AM |  | 1 | 21 | 4.2 | 20 | PLACA | 21 | PLACA-21-1 | 2026-10-22 | NUEVO | 2026-10-22 | 4.2 | -16.8
VIALE 26 | P-T1-17 |  | Concreto | PLACA T1 P4 EJES 08 AL 10 ENTRE AYJ | 2026-02-12 | 2/13/2026 12:00:00 AM |  | 1 | 21 | 4.1 | 19 | PLACA | 21 | PLACA-21-1 | 2026-10-22 | NUEVO | 2026-10-22 | 4.2 | -16.9
VIALE 26 | P-T1-17 |  | Concreto | PLACA T1 P4 EJES 08 AL 10 ENTRE AYJ | 2026-02-12 | 2/13/2026 12:00:00 AM |  | 1 | 21 | 4.5 | 21 | PLACA | 21 | PLACA-21-1 | 2026-10-22 | NUEVO | 2026-10-22 | 4.2 | -16.5
VIALE 26 | P-T1-17 |  | Concreto | PLACA T1 P4 EJES 08 AL 10 ENTRE AYJ | 2026-02-12 | 2/13/2026 12:00:00 AM |  | 1 | 21 | 3.8 | 18 | PLACA | 21 | PLACA-21-1 | 2026-10-22 | NUEVO | 2026-10-22 | 4.2 | -17.2
VIALE 26 | P-T1-17 |  | Concreto | PLACA T1 P4 EJES 08 AL 10 ENTRE AYJ | 2026-02-12 | 2/13/2026 12:00:00 AM |  | 1 | 21 | 3.1 | 14 | PLACA | 21 | PLACA-21-1 | 2026-10-22 | NUEVO | 2026-10-22 | 4.2 | -17.9
VIALE 26 | P-T2-37 |  | Concreto | PLACA TORRE 2 PISO 8 EJES 07 AL 10 ENTRE AYJ | 2026-02-12 | 3/12/2026 12:00:00 AM |  | 28 | 21 | 24.9 | 119 | PLACA | 21 | PLACA-21-28 | 2026-10-22 | NUEVO | 2026-10-22 | 21 | 3.9
VIALE 26 | P-T2-37 |  | Concreto | PLACA TORRE 2 PISO 8 EJES 07 AL 10 ENTRE AYJ | 2026-02-12 | 3/12/2026 12:00:00 AM |  | 28 | 21 | 24.9 | 119 | PLACA | 21 | PLACA-21-28 | 2026-10-22 | NUEVO | 2026-10-22 | 21 | 3.9
VIALE 26 | P-T2-37 |  | Concreto | PLACA TORRE 2 PISO 8 EJES 07 AL 10 ENTRE AYJ | 2026-02-12 | 3/12/2026 12:00:00 AM |  | 28 | 21 | 24.3 | 116 | PLACA | 21 | PLACA-21-28 | 2026-10-22 | NUEVO | 2026-10-22 | 21 | 3.3
VIALE 26 | P-T2-37 |  | Concreto | PLACA TORRE 2 PISO 8 EJES 07 AL 10 ENTRE AYJ | 2026-02-12 | 2/16/2026 12:00:00 AM |  | 4 | 21 | 17.9 | 85 | PLACA | 21 | PLACA-21-4 | 2026-10-22 | NUEVO | 2026-10-22 | 10.55 | -3.1
VIALE 26 | P-T2-37 |  | Concreto | PLACA TORRE 2 PISO 8 EJES 07 AL 10 ENTRE AYJ | 2026-02-12 | 2/16/2026 12:00:00 AM |  | 4 | 21 | 16.8 | 80 | PLACA | 21 | PLACA-21-4 | 2026-10-22 | NUEVO | 2026-10-22 | 10.55 | -4.2
VIALE 26 | P-T2-37 |  | Concreto | PLACA TORRE 2 PISO 8 EJES 07 AL 10 ENTRE AYJ | 2026-02-12 | 2/16/2026 12:00:00 AM |  | 4 | 21 | 17 | 81 | PLACA | 21 | PLACA-21-4 | 2026-10-22 | NUEVO | 2026-10-22 | 10.55 | -4
VIALE 26 | P-T2-37 |  | Concreto | PLACA TORRE 2 PISO 8 EJES 07 AL 10 ENTRE AYJ | 2026-02-12 | 2/13/2026 12:00:00 AM |  | 1 | 21 | 4 | 19 | PLACA | 21 | PLACA-21-1 | 2026-10-22 | NUEVO | 2026-10-22 | 4.2 | -17
VIALE 26 | P-T2-37 |  | Concreto | PLACA TORRE 2 PISO 8 EJES 07 AL 10 ENTRE AYJ | 2026-02-12 | 2/13/2026 12:00:00 AM |  | 1 | 21 | 4.1 | 20 | PLACA | 21 | PLACA-21-1 | 2026-10-22 | NUEVO | 2026-10-22 | 4.2 | -16.9
VIALE 26 | P-T2-37 |  | Concreto | PLACA TORRE 2 PISO 8 EJES 07 AL 10 ENTRE AYJ | 2026-02-12 | 2/13/2026 12:00:00 AM |  | 1 | 21 | 4.1 | 20 | PLACA | 21 | PLACA-21-1 | 2026-10-22 | NUEVO | 2026-10-22 | 4.2 | -16.9
VIALE 26 | TRC-01 |  | Concreto | PLACA TANQUE RCI | 2026-02-12 | 3/12/2026 12:00:00 AM |  | 28 | 28 | 60.8 | 217 | PLACA | 28 | PLACA-28-28 | 2026-10-22 | NUEVO | 2026-10-22 | 28 | 32.8
VIALE 26 | TRC-01 |  | Concreto | PLACA TANQUE RCI | 2026-02-12 | 3/12/2026 12:00:00 AM |  | 28 | 28 | 67.6 | 242 | PLACA | 28 | PLACA-28-28 | 2026-10-22 | NUEVO | 2026-10-22 | 28 | 39.6
VIALE 26 | TRC-01 |  | Concreto | PLACA TANQUE RCI | 2026-02-12 | 3/12/2026 12:00:00 AM |  | 28 | 28 | 62.6 | 223 | PLACA | 28 | PLACA-28-28 | 2026-10-22 | NUEVO | 2026-10-22 | 28 | 34.6
VIALE 26 | TRC-01 |  | Concreto | PLACA TANQUE RCI | 2026-02-12 | 2/26/2026 12:00:00 AM |  | 14 | 28 | 60.4 | 216 | PLACA | 28 | PLACA-28-14 | 2026-10-22 | NUEVO | 2026-10-22 | 21.65 | 32.4
VIALE 26 | TRC-01 |  | Concreto | PLACA TANQUE RCI | 2026-02-12 | 2/26/2026 12:00:00 AM |  | 14 | 28 | 59.6 | 213 | PLACA | 28 | PLACA-28-14 | 2026-10-22 | NUEVO | 2026-10-22 | 21.65 | 31.6
VIALE 26 | TRC-01 |  | Concreto | PLACA TANQUE RCI | 2026-02-12 | 2/26/2026 12:00:00 AM |  | 14 | 28 | 59.6 | 213 | PLACA | 28 | PLACA-28-14 | 2026-10-22 | NUEVO | 2026-10-22 | 21.65 | 31.6
VIALE 26 | TRC-01 |  | Concreto | PLACA TANQUE RCI | 2026-02-12 | 2/19/2026 12:00:00 AM |  | 7 | 28 | 54.4 | 194 | PLACA | 28 | PLACA-28-7 | 2026-10-22 | NUEVO | 2026-10-22 | 18.48 | 26.4
VIALE 26 | TRC-01 |  | Concreto | PLACA TANQUE RCI | 2026-02-12 | 2/19/2026 12:00:00 AM |  | 7 | 28 | 54.4 | 194 | PLACA | 28 | PLACA-28-7 | 2026-10-22 | NUEVO | 2026-10-22 | 18.48 | 26.4
VIALE 26 | TRC-01 |  | Concreto | PLACA TANQUE RCI | 2026-02-12 | 2/19/2026 12:00:00 AM |  | 7 | 28 | 54.1 | 193 | PLACA | 28 | PLACA-28-7 | 2026-10-22 | NUEVO | 2026-10-22 | 18.48 | 26.1
VIALE 26 | TRC-02 |  | Concreto | MUROS TANQUE RCI | 2026-02-12 | 3/12/2026 12:00:00 AM |  | 28 | 28 | 52.6 | 188 | MURO | 28 | MURO-28-28 | 2026-10-22 | NUEVO | 2026-10-22 | 28 | 24.6
VIALE 26 | TRC-02 |  | Concreto | MUROS TANQUE RCI | 2026-02-12 | 3/12/2026 12:00:00 AM |  | 28 | 28 | 55.3 | 198 | MURO | 28 | MURO-28-28 | 2026-10-22 | NUEVO | 2026-10-22 | 28 | 27.3
VIALE 26 | TRC-02 |  | Concreto | MUROS TANQUE RCI | 2026-02-12 | 3/12/2026 12:00:00 AM |  | 28 | 28 | 50.8 | 182 | MURO | 28 | MURO-28-28 | 2026-10-22 | NUEVO | 2026-10-22 | 28 | 22.8
VIALE 26 | TRC-02 |  | Concreto | MUROS TANQUE RCI | 2026-02-12 | 2/26/2026 12:00:00 AM |  | 14 | 28 | 47.2 | 168 | MURO | 28 | MURO-28-14 | 2026-10-22 | NUEVO | 2026-10-22 | 21.65 | 19.2
VIALE 26 | TRC-02 |  | Concreto | MUROS TANQUE RCI | 2026-02-12 | 2/26/2026 12:00:00 AM |  | 14 | 28 | 44.6 | 159 | MURO | 28 | MURO-28-14 | 2026-10-22 | NUEVO | 2026-10-22 | 21.65 | 16.6
VIALE 26 | TRC-02 |  | Concreto | MUROS TANQUE RCI | 2026-02-12 | 2/26/2026 12:00:00 AM |  | 14 | 28 | 46.7 | 167 | MURO | 28 | MURO-28-14 | 2026-10-22 | NUEVO | 2026-10-22 | 21.65 | 18.7
VIALE 26 | TRC-02 |  | Concreto | MUROS TANQUE RCI | 2026-02-12 | 2/19/2026 12:00:00 AM |  | 7 | 28 | 43.2 | 154 | MURO | 28 | MURO-28-7 | 2026-10-22 | NUEVO | 2026-10-22 | 18.48 | 15.2
VIALE 26 | TRC-02 |  | Concreto | MUROS TANQUE RCI | 2026-02-12 | 2/19/2026 12:00:00 AM |  | 7 | 28 | 43 | 153 | MURO | 28 | MURO-28-7 | 2026-10-22 | NUEVO | 2026-10-22 | 18.48 | 15
VIALE 26 | TRC-02 |  | Concreto | MUROS TANQUE RCI | 2026-02-12 | 2/19/2026 12:00:00 AM |  | 7 | 28 | 41.7 | 149 | MURO | 28 | MURO-28-7 | 2026-10-22 | NUEVO | 2026-10-22 | 18.48 | 13.7
VIALE 26 | E-T2-04 |  | Concreto | ESCALERA T2 TRAMO DEL 04 AL 05 | 2026-02-11 | 3/11/2026 12:00:00 AM |  | 28 | 21 | 26.1 | 124 | AUTOCOMPAC | 21 | AUTOCOMPAC-21-28 | 2026-10-22 | NUEVO | 2026-10-22 |  | 5.1
VIALE 26 | E-T2-04 |  | Concreto | ESCALERA T2 TRAMO DEL 04 AL 05 | 2026-02-11 | 3/11/2026 12:00:00 AM |  | 28 | 21 | 25.7 | 122 | AUTOCOMPAC | 21 | AUTOCOMPAC-21-28 | 2026-10-22 | NUEVO | 2026-10-22 |  | 4.7
VIALE 26 | E-T2-04 |  | Concreto | ESCALERA T2 TRAMO DEL 04 AL 05 | 2026-02-11 | 3/11/2026 12:00:00 AM |  | 28 | 21 | 25.8 | 123 | AUTOCOMPAC | 21 | AUTOCOMPAC-21-28 | 2026-10-22 | NUEVO | 2026-10-22 |  | 4.8
VIALE 26 | E-T2-04 |  | Concreto | ESCALERA T2 TRAMO DEL 04 AL 05 | 2026-02-11 | 2/12/2026 12:00:00 AM |  | 1 | 21 | 4.5 | 21 | AUTOCOMPAC | 21 | AUTOCOMPAC-21-1 | 2026-10-22 | NUEVO | 2026-10-22 |  | -16.5
VIALE 26 | E-T2-04 |  | Concreto | ESCALERA T2 TRAMO DEL 04 AL 05 | 2026-02-11 | 2/12/2026 12:00:00 AM |  | 1 | 21 | 4.3 | 20 | AUTOCOMPAC | 21 | AUTOCOMPAC-21-1 | 2026-10-22 | NUEVO | 2026-10-22 |  | -16.7
VIALE 26 | E-T2-04 |  | Concreto | ESCALERA T2 TRAMO DEL 04 AL 05 | 2026-02-11 | 2/12/2026 12:00:00 AM |  | 1 | 21 | 4.3 | 20 | AUTOCOMPAC | 21 | AUTOCOMPAC-21-1 | 2026-10-22 | NUEVO | 2026-10-22 |  | -16.7
VIALE 26 | M-T1-28 |  | Concreto | MUROS T1 PISO 3 EJES 00 Y 01 ENTRA AYJ M=20,18,05,11,16,14,17,15 | 2026-02-11 | 3/11/2026 12:00:00 AM |  | 28 | 28 | 42.3 | 151 | MURO | 28 | MURO-28-28 | 2026-10-22 | NUEVO | 2026-10-22 | 28 | 14.3
VIALE 26 | M-T1-28 |  | Concreto | MUROS T1 PISO 3 EJES 00 Y 01 ENTRA AYJ M=20,18,05,11,16,14,17,15 | 2026-02-11 | 3/11/2026 12:00:00 AM |  | 28 | 28 | 39.7 | 142 | MURO | 28 | MURO-28-28 | 2026-10-22 | NUEVO | 2026-10-22 | 28 | 11.7
VIALE 26 | M-T1-28 |  | Concreto | MUROS T1 PISO 3 EJES 00 Y 01 ENTRA AYJ M=20,18,05,11,16,14,17,15 | 2026-02-11 | 3/11/2026 12:00:00 AM |  | 28 | 28 | 38.3 | 137 | MURO | 28 | MURO-28-28 | 2026-10-22 | NUEVO | 2026-10-22 | 28 | 10.3
VIALE 26 | M-T1-28 |  | Concreto | MUROS T1 PISO 3 EJES 00 Y 01 ENTRA AYJ M=20,18,05,11,16,14,17,15 | 2026-02-11 | 2/14/2026 12:00:00 AM |  | 3 | 28 | 21.8 | 78 | MURO | 28 | MURO-28-3 | 2026-10-22 | NUEVO | 2026-10-22 | 12.6 | -6.2
VIALE 26 | M-T1-28 |  | Concreto | MUROS T1 PISO 3 EJES 00 Y 01 ENTRA AYJ M=20,18,05,11,16,14,17,15 | 2026-02-11 | 2/14/2026 12:00:00 AM |  | 3 | 28 | 21.2 | 76 | MURO | 28 | MURO-28-3 | 2026-10-22 | NUEVO | 2026-10-22 | 12.6 | -6.8
VIALE 26 | M-T1-28 |  | Concreto | MUROS T1 PISO 3 EJES 00 Y 01 ENTRA AYJ M=20,18,05,11,16,14,17,15 | 2026-02-11 | 2/14/2026 12:00:00 AM |  | 3 | 28 | 22 | 79 | MURO | 28 | MURO-28-3 | 2026-10-22 | NUEVO | 2026-10-22 | 12.6 | -6
VIALE 26 | M-T1-28 |  | Concreto | MUROS T1 PISO 3 EJES 00 Y 01 ENTRA AYJ M=20,18,05,11,16,14,17,15 | 2026-02-11 | 2/12/2026 12:00:00 AM |  | 1 | 28 | 7.4 | 26 | MURO | 28 | MURO-28-1 | 2026-10-22 | NUEVO | 2026-10-22 | 5.6 | -20.6
VIALE 26 | M-T1-28 |  | Concreto | MUROS T1 PISO 3 EJES 00 Y 01 ENTRA AYJ M=20,18,05,11,16,14,17,15 | 2026-02-11 | 2/12/2026 12:00:00 AM |  | 1 | 28 | 7.3 | 26 | MURO | 28 | MURO-28-1 | 2026-10-22 | NUEVO | 2026-10-22 | 5.6 | -20.7
VIALE 26 | M-T1-28 |  | Concreto | MUROS T1 PISO 3 EJES 00 Y 01 ENTRA AYJ M=20,18,05,11,16,14,17,15 | 2026-02-11 | 2/12/2026 12:00:00 AM |  | 1 | 28 | 7.4 | 26 | MURO | 28 | MURO-28-1 | 2026-10-22 | NUEVO | 2026-10-22 | 5.6 | -20.6
VIALE 26 | M-T2-51 |  | Concreto | MUROS T2 P7 EJE 04 AL 06 ENTRE AYJ M=32,29,09 | 2026-02-11 | 3/11/2026 12:00:00 AM |  | 28 | 21 | 24.1 | 115 | MURO | 21 | MURO-21-28 | 2026-10-22 | NUEVO | 2026-10-22 | 21 | 3.1
VIALE 26 | M-T2-51 |  | Concreto | MUROS T2 P7 EJE 04 AL 06 ENTRE AYJ M=32,29,09 | 2026-02-11 | 3/11/2026 12:00:00 AM |  | 28 | 21 | 23 | 110 | MURO | 21 | MURO-21-28 | 2026-10-22 | NUEVO | 2026-10-22 | 21 | 2
VIALE 26 | M-T2-51 |  | Concreto | MUROS T2 P7 EJE 04 AL 06 ENTRE AYJ M=32,29,09 | 2026-02-11 | 3/11/2026 12:00:00 AM |  | 28 | 21 | 22 | 105 | MURO | 21 | MURO-21-28 | 2026-10-22 | NUEVO | 2026-10-22 | 21 | 1
VIALE 26 | M-T2-51 |  | Concreto | MUROS T2 P7 EJE 04 AL 06 ENTRE AYJ M=32,29,09 | 2026-02-11 | 2/14/2026 12:00:00 AM |  | 3 | 21 | 13.5 | 64 | MURO | 21 | MURO-21-3 | 2026-10-22 | NUEVO | 2026-10-22 | 9.45 | -7.5
VIALE 26 | M-T2-51 |  | Concreto | MUROS T2 P7 EJE 04 AL 06 ENTRE AYJ M=32,29,09 | 2026-02-11 | 2/14/2026 12:00:00 AM |  | 3 | 21 | 13.3 | 63 | MURO | 21 | MURO-21-3 | 2026-10-22 | NUEVO | 2026-10-22 | 9.45 | -7.7
VIALE 26 | M-T2-51 |  | Concreto | MUROS T2 P7 EJE 04 AL 06 ENTRE AYJ M=32,29,09 | 2026-02-11 | 2/14/2026 12:00:00 AM |  | 3 | 21 | 13.1 | 62 | MURO | 21 | MURO-21-3 | 2026-10-22 | NUEVO | 2026-10-22 | 9.45 | -7.9
VIALE 26 | M-T2-51 |  | Concreto | MUROS T2 P7 EJE 04 AL 06 ENTRE AYJ M=32,29,09 | 2026-02-11 | 2/12/2026 12:00:00 AM |  | 1 | 21 | 2.5 | 12 | MURO | 21 | MURO-21-1 | 2026-10-22 | NUEVO | 2026-10-22 | 4.2 | -18.5
VIALE 26 | M-T2-51 |  | Concreto | MUROS T2 P7 EJE 04 AL 06 ENTRE AYJ M=32,29,09 | 2026-02-11 | 2/12/2026 12:00:00 AM |  | 1 | 21 | 2.6 | 12 | MURO | 21 | MURO-21-1 | 2026-10-22 | NUEVO | 2026-10-22 | 4.2 | -18.4
VIALE 26 | M-T2-51 |  | Concreto | MUROS T2 P7 EJE 04 AL 06 ENTRE AYJ M=32,29,09 | 2026-02-11 | 2/12/2026 12:00:00 AM |  | 1 | 21 | 2.5 | 12 | MURO | 21 | MURO-21-1 | 2026-10-22 | NUEVO | 2026-10-22 | 4.2 | -18.5
VIALE 26 | P-T1-16 |  | Concreto | PLACA T1 PISO 4 EJES 10 AL 12 ENTRE AYJ | 2026-02-11 | 3/11/2026 12:00:00 AM |  | 28 | 21 | 29.9 | 142 | PLACA | 21 | PLACA-21-28 | 2026-10-22 | NUEVO | 2026-10-22 | 21 | 8.9
VIALE 26 | P-T1-16 |  | Concreto | PLACA T1 PISO 4 EJES 10 AL 12 ENTRE AYJ | 2026-02-11 | 3/11/2026 12:00:00 AM |  | 28 | 21 | 27.9 | 133 | PLACA | 21 | PLACA-21-28 | 2026-10-22 | NUEVO | 2026-10-22 | 21 | 6.9
VIALE 26 | P-T1-16 |  | Concreto | PLACA T1 PISO 4 EJES 10 AL 12 ENTRE AYJ | 2026-02-11 | 3/11/2026 12:00:00 AM |  | 28 | 21 | 30.5 | 145 | PLACA | 21 | PLACA-21-28 | 2026-10-22 | NUEVO | 2026-10-22 | 21 | 9.5
VIALE 26 | P-T1-16 |  | Concreto | PLACA T1 PISO 4 EJES 10 AL 12 ENTRE AYJ | 2026-02-11 | 2/14/2026 12:00:00 AM |  | 3 | 21 | 15.5 | 74 | PLACA | 21 | PLACA-21-3 | 2026-10-22 | NUEVO | 2026-10-22 | 9.45 | -5.5
VIALE 26 | P-T1-16 |  | Concreto | PLACA T1 PISO 4 EJES 10 AL 12 ENTRE AYJ | 2026-02-11 | 2/14/2026 12:00:00 AM |  | 3 | 21 | 15.4 | 73 | PLACA | 21 | PLACA-21-3 | 2026-10-22 | NUEVO | 2026-10-22 | 9.45 | -5.6
VIALE 26 | P-T1-16 |  | Concreto | PLACA T1 PISO 4 EJES 10 AL 12 ENTRE AYJ | 2026-02-11 | 2/14/2026 12:00:00 AM |  | 3 | 21 | 15.6 | 74 | PLACA | 21 | PLACA-21-3 | 2026-10-22 | NUEVO | 2026-10-22 | 9.45 | -5.4
VIALE 26 | P-T1-16 |  | Concreto | PLACA T1 PISO 4 EJES 10 AL 12 ENTRE AYJ | 2026-02-11 | 2/12/2026 12:00:00 AM |  | 1 | 21 | 3.3 | 16 | PLACA | 21 | PLACA-21-1 | 2026-10-22 | NUEVO | 2026-10-22 | 4.2 | -17.7
VIALE 26 | P-T1-16 |  | Concreto | PLACA T1 PISO 4 EJES 10 AL 12 ENTRE AYJ | 2026-02-11 | 2/12/2026 12:00:00 AM |  | 1 | 21 | 3.2 | 15 | PLACA | 21 | PLACA-21-1 | 2026-10-22 | NUEVO | 2026-10-22 | 4.2 | -17.8
VIALE 26 | P-T1-16 |  | Concreto | PLACA T1 PISO 4 EJES 10 AL 12 ENTRE AYJ | 2026-02-11 | 2/12/2026 12:00:00 AM |  | 1 | 21 | 3.7 | 18 | PLACA | 21 | PLACA-21-1 | 2026-10-22 | NUEVO | 2026-10-22 | 4.2 | -17.3
VIALE 26 | P-T2-36 |  | Concreto | PLACA T2 PISO 8 EJES 07 AL 09 ENTRE AYJ | 2026-02-11 | 3/11/2026 12:00:00 AM |  | 28 | 21 | 22.1 | 105 | PLACA | 21 | PLACA-21-28 | 2026-10-22 | NUEVO | 2026-10-22 | 21 | 1.1
VIALE 26 | P-T2-36 |  | Concreto | PLACA T2 PISO 8 EJES 07 AL 09 ENTRE AYJ | 2026-02-11 | 3/11/2026 12:00:00 AM |  | 28 | 21 | 21.1 | 100 | PLACA | 21 | PLACA-21-28 | 2026-10-22 | NUEVO | 2026-10-22 | 21 | 0.1
VIALE 26 | P-T2-36 |  | Concreto | PLACA T2 PISO 8 EJES 07 AL 09 ENTRE AYJ | 2026-02-11 | 3/11/2026 12:00:00 AM |  | 28 | 21 | 23 | 110 | PLACA | 21 | PLACA-21-28 | 2026-10-22 | NUEVO | 2026-10-22 | 21 | 2
VIALE 26 | P-T2-36 |  | Concreto | PLACA T2 PISO 8 EJES 07 AL 09 ENTRE AYJ | 2026-02-11 | 2/14/2026 12:00:00 AM |  | 3 | 21 | 13 | 62 | PLACA | 21 | PLACA-21-3 | 2026-10-22 | NUEVO | 2026-10-22 | 9.45 | -8
VIALE 26 | P-T2-36 |  | Concreto | PLACA T2 PISO 8 EJES 07 AL 09 ENTRE AYJ | 2026-02-11 | 2/14/2026 12:00:00 AM |  | 3 | 21 | 13.3 | 63 | PLACA | 21 | PLACA-21-3 | 2026-10-22 | NUEVO | 2026-10-22 | 9.45 | -7.7
VIALE 26 | P-T2-36 |  | Concreto | PLACA T2 PISO 8 EJES 07 AL 09 ENTRE AYJ | 2026-02-11 | 2/14/2026 12:00:00 AM |  | 3 | 21 | 13.1 | 62 | PLACA | 21 | PLACA-21-3 | 2026-10-22 | NUEVO | 2026-10-22 | 9.45 | -7.9
VIALE 26 | P-T2-36 |  | Concreto | PLACA T2 PISO 8 EJES 07 AL 09 ENTRE AYJ | 2026-02-11 | 2/12/2026 12:00:00 AM |  | 1 | 21 | 3.2 | 15 | PLACA | 21 | PLACA-21-1 | 2026-10-22 | NUEVO | 2026-10-22 | 4.2 | -17.8
VIALE 26 | P-T2-36 |  | Concreto | PLACA T2 PISO 8 EJES 07 AL 09 ENTRE AYJ | 2026-02-11 | 2/12/2026 12:00:00 AM |  | 1 | 21 | 3.5 | 16 | PLACA | 21 | PLACA-21-1 | 2026-10-22 | NUEVO | 2026-10-22 | 4.2 | -17.5
VIALE 26 | P-T2-36 |  | Concreto | PLACA T2 PISO 8 EJES 07 AL 09 ENTRE AYJ | 2026-02-11 | 2/12/2026 12:00:00 AM |  | 1 | 21 | 3.1 | 15 | PLACA | 21 | PLACA-21-1 | 2026-10-22 | NUEVO | 2026-10-22 | 4.2 | -17.9
VIALE 26 | E-T1-01 |  | Concreto | ESCALERA T1 TRAMO DEL 01 AL 02 | 2026-02-10 | 3/10/2026 12:00:00 AM |  | 28 | 21 | 30.1 | 143 | AUTOCOMPAC | 21 | AUTOCOMPAC-21-28 | 2026-10-22 | NUEVO | 2026-10-22 |  | 9.1
VIALE 26 | E-T1-01 |  | Concreto | ESCALERA T1 TRAMO DEL 01 AL 02 | 2026-02-10 | 3/10/2026 12:00:00 AM |  | 28 | 21 | 29 | 138 | AUTOCOMPAC | 21 | AUTOCOMPAC-21-28 | 2026-10-22 | NUEVO | 2026-10-22 |  | 8
VIALE 26 | E-T1-01 |  | Concreto | ESCALERA T1 TRAMO DEL 01 AL 02 | 2026-02-10 | 3/10/2026 12:00:00 AM |  | 28 | 21 | 29.9 | 142 | AUTOCOMPAC | 21 | AUTOCOMPAC-21-28 | 2026-10-22 | NUEVO | 2026-10-22 |  | 8.9
VIALE 26 | E-T1-01 |  | Concreto | ESCALERA T1 TRAMO DEL 01 AL 02 | 2026-02-10 | 2/17/2026 12:00:00 AM |  | 7 | 21 | 21.3 | 102 | AUTOCOMPAC | 21 | AUTOCOMPAC-21-7 | 2026-10-22 | NUEVO | 2026-10-22 |  | 0.3
VIALE 26 | E-T1-01 |  | Concreto | ESCALERA T1 TRAMO DEL 01 AL 02 | 2026-02-10 | 2/17/2026 12:00:00 AM |  | 7 | 21 | 21.9 | 104 | AUTOCOMPAC | 21 | AUTOCOMPAC-21-7 | 2026-10-22 | NUEVO | 2026-10-22 |  | 0.9
VIALE 26 | E-T1-01 |  | Concreto | ESCALERA T1 TRAMO DEL 01 AL 02 | 2026-02-10 | 2/17/2026 12:00:00 AM |  | 7 | 21 | 23.4 | 111 | AUTOCOMPAC | 21 | AUTOCOMPAC-21-7 | 2026-10-22 | NUEVO | 2026-10-22 |  | 2.4
VIALE 26 | M-T1-27 |  | Concreto | MURO T1 P3 EJE 04 Y 03 ENTRE JYG M=23,24,21,08 | 2026-02-10 | 3/10/2026 12:00:00 AM |  | 28 | 28 | 34.3 | 122 | MURO | 28 | MURO-28-28 | 2026-10-22 | NUEVO | 2026-10-22 | 28 | 6.3
VIALE 26 | M-T1-27 |  | Concreto | MURO T1 P3 EJE 04 Y 03 ENTRE JYG M=23,24,21,08 | 2026-02-10 | 3/10/2026 12:00:00 AM |  | 28 | 28 | 34.2 | 122 | MURO | 28 | MURO-28-28 | 2026-10-22 | NUEVO | 2026-10-22 | 28 | 6.2
VIALE 26 | M-T1-27 |  | Concreto | MURO T1 P3 EJE 04 Y 03 ENTRE JYG M=23,24,21,08 | 2026-02-10 | 3/10/2026 12:00:00 AM |  | 28 | 28 | 35.7 | 128 | MURO | 28 | MURO-28-28 | 2026-10-22 | NUEVO | 2026-10-22 | 28 | 7.7
VIALE 26 | M-T1-27 |  | Concreto | MURO T1 P3 EJE 04 Y 03 ENTRE JYG M=23,24,21,08 | 2026-02-10 | 2/13/2026 12:00:00 AM |  | 3 | 28 | 18.8 | 67 | MURO | 28 | MURO-28-3 | 2026-10-22 | NUEVO | 2026-10-22 | 12.6 | -9.2
VIALE 26 | M-T1-27 |  | Concreto | MURO T1 P3 EJE 04 Y 03 ENTRE JYG M=23,24,21,08 | 2026-02-10 | 2/13/2026 12:00:00 AM |  | 3 | 28 | 18.6 | 66 | MURO | 28 | MURO-28-3 | 2026-10-22 | NUEVO | 2026-10-22 | 12.6 | -9.4
VIALE 26 | M-T1-27 |  | Concreto | MURO T1 P3 EJE 04 Y 03 ENTRE JYG M=23,24,21,08 | 2026-02-10 | 2/13/2026 12:00:00 AM |  | 3 | 28 | 18.6 | 66 | MURO | 28 | MURO-28-3 | 2026-10-22 | NUEVO | 2026-10-22 | 12.6 | -9.4
VIALE 26 | M-T1-27 |  | Concreto | MURO T1 P3 EJE 04 Y 03 ENTRE JYG M=23,24,21,08 | 2026-02-10 | 2/11/2026 12:00:00 AM |  | 1 | 28 | 6.3 | 22 | MURO | 28 | MURO-28-1 | 2026-10-22 | NUEVO | 2026-10-22 | 5.6 | -21.7
VIALE 26 | M-T1-27 |  | Concreto | MURO T1 P3 EJE 04 Y 03 ENTRE JYG M=23,24,21,08 | 2026-02-10 | 2/11/2026 12:00:00 AM |  | 1 | 28 | 6.3 | 22 | MURO | 28 | MURO-28-1 | 2026-10-22 | NUEVO | 2026-10-22 | 5.6 | -21.7
VIALE 26 | M-T1-27 |  | Concreto | MURO T1 P3 EJE 04 Y 03 ENTRE JYG M=23,24,21,08 | 2026-02-10 | 2/11/2026 12:00:00 AM |  | 1 | 28 | 5.9 | 21 | MURO | 28 | MURO-28-1 | 2026-10-22 | NUEVO | 2026-10-22 | 5.6 | -22.1
VIALE 26 | M-T2-50 |  | Concreto | MUROS T2 P7 EJE 06 Y 07 ENTRE AYJ M=32,29,09 | 2026-02-10 | 3/10/2026 12:00:00 AM |  | 28 | 21 | 26.3 | 125 | MURO | 21 | MURO-21-28 | 2026-10-22 | NUEVO | 2026-10-22 | 21 | 5.3
VIALE 26 | M-T2-50 |  | Concreto | MUROS T2 P7 EJE 06 Y 07 ENTRE AYJ M=32,29,09 | 2026-02-10 | 3/10/2026 12:00:00 AM |  | 28 | 21 | 25 | 119 | MURO | 21 | MURO-21-28 | 2026-10-22 | NUEVO | 2026-10-22 | 21 | 4
VIALE 26 | M-T2-50 |  | Concreto | MUROS T2 P7 EJE 06 Y 07 ENTRE AYJ M=32,29,09 | 2026-02-10 | 3/10/2026 12:00:00 AM |  | 28 | 21 | 24.8 | 118 | MURO | 21 | MURO-21-28 | 2026-10-22 | NUEVO | 2026-10-22 | 21 | 3.8
VIALE 26 | M-T2-50 |  | Concreto | MUROS T2 P7 EJE 06 Y 07 ENTRE AYJ M=32,29,09 | 2026-02-10 | 2/13/2026 12:00:00 AM |  | 3 | 21 | 17 | 81 | MURO | 21 | MURO-21-3 | 2026-10-22 | NUEVO | 2026-10-22 | 9.45 | -4
VIALE 26 | M-T2-50 |  | Concreto | MUROS T2 P7 EJE 06 Y 07 ENTRE AYJ M=32,29,09 | 2026-02-10 | 2/13/2026 12:00:00 AM |  | 3 | 21 | 16.1 | 77 | MURO | 21 | MURO-21-3 | 2026-10-22 | NUEVO | 2026-10-22 | 9.45 | -4.9
VIALE 26 | M-T2-50 |  | Concreto | MUROS T2 P7 EJE 06 Y 07 ENTRE AYJ M=32,29,09 | 2026-02-10 | 2/13/2026 12:00:00 AM |  | 3 | 21 | 15.6 | 74 | MURO | 21 | MURO-21-3 | 2026-10-22 | NUEVO | 2026-10-22 | 9.45 | -5.4
VIALE 26 | M-T2-50 |  | Concreto | MUROS T2 P7 EJE 06 Y 07 ENTRE AYJ M=32,29,09 | 2026-02-10 | 2/11/2026 12:00:00 AM |  | 1 | 21 | 3.3 | 16 | MURO | 21 | MURO-21-1 | 2026-10-22 | NUEVO | 2026-10-22 | 4.2 | -17.7
VIALE 26 | M-T2-50 |  | Concreto | MUROS T2 P7 EJE 06 Y 07 ENTRE AYJ M=32,29,09 | 2026-02-10 | 2/11/2026 12:00:00 AM |  | 1 | 21 | 2.7 | 13 | MURO | 21 | MURO-21-1 | 2026-10-22 | NUEVO | 2026-10-22 | 4.2 | -18.3
VIALE 26 | M-T2-50 |  | Concreto | MUROS T2 P7 EJE 06 Y 07 ENTRE AYJ M=32,29,09 | 2026-02-10 | 2/11/2026 12:00:00 AM |  | 1 | 21 | 2.6 | 12 | MURO | 21 | MURO-21-1 | 2026-10-22 | NUEVO | 2026-10-22 | 4.2 | -18.4
VIALE 26 | M-T2-50 |  | Concreto | MUROS T2 P7 EJE 06 Y 07 ENTRE AYJ M=32,29,09 | 2026-02-10 | 2/11/2026 12:00:00 AM |  | 1 | 21 | 2.9 | 14 | MURO | 21 | MURO-21-1 | 2026-10-22 | NUEVO | 2026-10-22 | 4.2 | -18.1
VIALE 26 | M-T2-50 |  | Concreto | MUROS T2 P7 EJE 06 Y 07 ENTRE AYJ M=32,29,09 | 2026-02-10 | 2/11/2026 12:00:00 AM |  | 1 | 21 | 9.2 | 44 | MURO | 21 | MURO-21-1 | 2026-10-22 | NUEVO | 2026-10-22 | 4.2 | -11.8
VIALE 26 | M-T2-50 |  | Concreto | MUROS T2 P7 EJE 06 Y 07 ENTRE AYJ M=32,29,09 | 2026-02-10 | 2/11/2026 12:00:00 AM |  | 1 | 21 | 9.6 | 46 | MURO | 21 | MURO-21-1 | 2026-10-22 | NUEVO | 2026-10-22 | 4.2 | -11.4
VIALE 26 | M-T2-50 |  | Concreto | MUROS T2 P7 EJE 06 Y 07 ENTRE AYJ M=32,29,09 | 2026-02-10 | 2/11/2026 12:00:00 AM |  | 1 | 21 | 9.5 | 45 | MURO | 21 | MURO-21-1 | 2026-10-22 | NUEVO | 2026-10-22 | 4.2 | -11.5
VIALE 26 | M-T2-50 |  | Concreto | MUROS T2 P7 EJE 06 Y 07 ENTRE AYJ M=32,29,09 | 2026-02-10 | 2/11/2026 12:00:00 AM |  | 1 | 21 | 2.7 | 13 | MURO | 21 | MURO-21-1 | 2026-10-22 | NUEVO | 2026-10-22 | 4.2 | -18.3
VIALE 26 | M-T2-50 |  | Concreto | MUROS T2 P7 EJE 06 Y 07 ENTRE AYJ M=32,29,09 | 2026-02-10 | 2/11/2026 12:00:00 AM |  | 1 | 21 | 3.1 | 15 | MURO | 21 | MURO-21-1 | 2026-10-22 | NUEVO | 2026-10-22 | 4.2 | -17.9
VIALE 26 | P-T1-15 |  | Concreto | PLACA T1 PISO 4 EJE 15 AL 12 ENTREA AYJ | 2026-02-10 | 3/10/2026 12:00:00 AM |  | 28 | 21 | 26.1 | 124 | PLACA | 21 | PLACA-21-28 | 2026-10-22 | NUEVO | 2026-10-22 | 21 | 5.1
VIALE 26 | P-T1-15 |  | Concreto | PLACA T1 PISO 4 EJE 15 AL 12 ENTREA AYJ | 2026-02-10 | 3/10/2026 12:00:00 AM |  | 28 | 21 | 26 | 124 | PLACA | 21 | PLACA-21-28 | 2026-10-22 | NUEVO | 2026-10-22 | 21 | 5
VIALE 26 | P-T1-15 |  | Concreto | PLACA T1 PISO 4 EJE 15 AL 12 ENTREA AYJ | 2026-02-10 | 3/10/2026 12:00:00 AM |  | 28 | 21 | 27.6 | 132 | PLACA | 21 | PLACA-21-28 | 2026-10-22 | NUEVO | 2026-10-22 | 21 | 6.6
VIALE 26 | P-T1-15 |  | Concreto | PLACA T1 PISO 4 EJE 15 AL 12 ENTREA AYJ | 2026-02-10 | 2/13/2026 12:00:00 AM |  | 3 | 21 | 14.3 | 68 | PLACA | 21 | PLACA-21-3 | 2026-10-22 | NUEVO | 2026-10-22 | 9.45 | -6.7
VIALE 26 | P-T1-15 |  | Concreto | PLACA T1 PISO 4 EJE 15 AL 12 ENTREA AYJ | 2026-02-10 | 2/13/2026 12:00:00 AM |  | 3 | 21 | 14.2 | 68 | PLACA | 21 | PLACA-21-3 | 2026-10-22 | NUEVO | 2026-10-22 | 9.45 | -6.8
VIALE 26 | P-T1-15 |  | Concreto | PLACA T1 PISO 4 EJE 15 AL 12 ENTREA AYJ | 2026-02-10 | 2/13/2026 12:00:00 AM |  | 3 | 21 | 13.1 | 62 | PLACA | 21 | PLACA-21-3 | 2026-10-22 | NUEVO | 2026-10-22 | 9.45 | -7.9
VIALE 26 | P-T1-15 |  | Concreto | PLACA T1 PISO 4 EJE 15 AL 12 ENTREA AYJ | 2026-02-10 | 2/11/2026 12:00:00 AM |  | 1 | 21 | 2.8 | 13 | PLACA | 21 | PLACA-21-1 | 2026-10-22 | NUEVO | 2026-10-22 | 4.2 | -18.2
VIALE 26 | P-T1-15 |  | Concreto | PLACA T1 PISO 4 EJE 15 AL 12 ENTREA AYJ | 2026-02-10 | 2/11/2026 12:00:00 AM |  | 1 | 21 | 2.7 | 13 | PLACA | 21 | PLACA-21-1 | 2026-10-22 | NUEVO | 2026-10-22 | 4.2 | -18.3
VIALE 26 | P-T1-15 |  | Concreto | PLACA T1 PISO 4 EJE 15 AL 12 ENTREA AYJ | 2026-02-10 | 2/11/2026 12:00:00 AM |  | 1 | 21 | 2.8 | 13 | PLACA | 21 | PLACA-21-1 | 2026-10-22 | NUEVO | 2026-10-22 | 4.2 | -18.2
VIALE 26 | P-T2-35 |  | Concreto | PLACA T2 P8 EJE 10 AL 12 ENTREA AYJ | 2026-02-10 | 3/10/2026 12:00:00 AM |  | 28 | 21 | 27.5 | 131 | PLACA | 21 | PLACA-21-28 | 2026-10-22 | NUEVO | 2026-10-22 | 21 | 6.5
VIALE 26 | P-T2-35 |  | Concreto | PLACA T2 P8 EJE 10 AL 12 ENTREA AYJ | 2026-02-10 | 3/10/2026 12:00:00 AM |  | 28 | 21 | 26.4 | 126 | PLACA | 21 | PLACA-21-28 | 2026-10-22 | NUEVO | 2026-10-22 | 21 | 5.4
VIALE 26 | P-T2-35 |  | Concreto | PLACA T2 P8 EJE 10 AL 12 ENTREA AYJ | 2026-02-10 | 3/10/2026 12:00:00 AM |  | 28 | 21 | 26.6 | 127 | PLACA | 21 | PLACA-21-28 | 2026-10-22 | NUEVO | 2026-10-22 | 21 | 5.6
VIALE 26 | P-T2-35 |  | Concreto | PLACA T2 P8 EJE 10 AL 12 ENTREA AYJ | 2026-02-10 | 2/13/2026 12:00:00 AM |  | 3 | 21 | 16.4 | 78 | PLACA | 21 | PLACA-21-3 | 2026-10-22 | NUEVO | 2026-10-22 | 9.45 | -4.6
VIALE 26 | P-T2-35 |  | Concreto | PLACA T2 P8 EJE 10 AL 12 ENTREA AYJ | 2026-02-10 | 2/13/2026 12:00:00 AM |  | 3 | 21 | 16.8 | 80 | PLACA | 21 | PLACA-21-3 | 2026-10-22 | NUEVO | 2026-10-22 | 9.45 | -4.2
VIALE 26 | P-T2-35 |  | Concreto | PLACA T2 P8 EJE 10 AL 12 ENTREA AYJ | 2026-02-10 | 2/13/2026 12:00:00 AM |  | 3 | 21 | 16.3 | 78 | PLACA | 21 | PLACA-21-3 | 2026-10-22 | NUEVO | 2026-10-22 | 9.45 | -4.7
VIALE 26 | P-T2-35 |  | Concreto | PLACA T2 P8 EJE 10 AL 12 ENTREA AYJ | 2026-02-10 | 2/11/2026 12:00:00 AM |  | 1 | 21 | 3.9 | 18 | PLACA | 21 | PLACA-21-1 | 2026-10-22 | NUEVO | 2026-10-22 | 4.2 | -17.1
VIALE 26 | P-T2-35 |  | Concreto | PLACA T2 P8 EJE 10 AL 12 ENTREA AYJ | 2026-02-10 | 2/11/2026 12:00:00 AM |  | 1 | 21 | 3.8 | 18 | PLACA | 21 | PLACA-21-1 | 2026-10-22 | NUEVO | 2026-10-22 | 4.2 | -17.2
VIALE 26 | P-T2-35 |  | Concreto | PLACA T2 P8 EJE 10 AL 12 ENTREA AYJ | 2026-02-10 | 2/11/2026 12:00:00 AM |  | 1 | 21 | 3.9 | 19 | PLACA | 21 | PLACA-21-1 | 2026-10-22 | NUEVO | 2026-10-22 | 4.2 | -17.1
VIALE 26 | M-T1-26 |  | Concreto | MUROS PISO 03 T1 EJE 05Y06 | 2026-02-09 | 3/9/2026 12:00:00 AM |  | 28 | 28 | 37.7 | 134 | MURO | 28 | MURO-28-28 | 2026-10-22 | NUEVO | 2026-10-22 | 28 | 9.7
VIALE 26 | M-T1-26 |  | Concreto | MUROS PISO 03 T1 EJE 05Y06 | 2026-02-09 | 3/9/2026 12:00:00 AM |  | 28 | 28 | 35.6 | 127 | MURO | 28 | MURO-28-28 | 2026-10-22 | NUEVO | 2026-10-22 | 28 | 7.6
VIALE 26 | M-T1-26 |  | Concreto | MUROS PISO 03 T1 EJE 05Y06 | 2026-02-09 | 3/9/2026 12:00:00 AM |  | 28 | 28 | 33.3 | 119 | MURO | 28 | MURO-28-28 | 2026-10-22 | NUEVO | 2026-10-22 | 28 | 5.3
VIALE 26 | M-T1-26 |  | Concreto | MUROS PISO 03 T1 EJE 05Y06 | 2026-02-09 | 2/10/2026 12:00:00 AM |  | 1 | 28 | 3.9 | 14 | MURO | 28 | MURO-28-1 | 2026-10-22 | NUEVO | 2026-10-22 | 5.6 | -24.1
VIALE 26 | M-T1-26 |  | Concreto | MUROS PISO 03 T1 EJE 05Y06 | 2026-02-09 | 2/10/2026 12:00:00 AM |  | 1 | 28 | 4.8 | 17 | MURO | 28 | MURO-28-1 | 2026-10-22 | NUEVO | 2026-10-22 | 5.6 | -23.2
VIALE 26 | M-T1-26 |  | Concreto | MUROS PISO 03 T1 EJE 05Y06 | 2026-02-09 | 2/10/2026 12:00:00 AM |  | 1 | 28 | 4.9 | 17 | MURO | 28 | MURO-28-1 | 2026-10-22 | NUEVO | 2026-10-22 | 5.6 | -23.1
VIALE 26 | M-T2-49 |  | Concreto | MUROS T2 PISO 7 EJE 10 Y 09 ENTRE A yJ M=32,29,09 | 2026-02-09 | 3/9/2026 12:00:00 AM |  | 28 | 21 | 25.6 | 122 | MURO | 21 | MURO-21-28 | 2026-10-22 | NUEVO | 2026-10-22 | 21 | 4.6
VIALE 26 | M-T2-49 |  | Concreto | MUROS T2 PISO 7 EJE 10 Y 09 ENTRE A yJ M=32,29,09 | 2026-02-09 | 3/9/2026 12:00:00 AM |  | 28 | 21 | 24.4 | 116 | MURO | 21 | MURO-21-28 | 2026-10-22 | NUEVO | 2026-10-22 | 21 | 3.4
VIALE 26 | M-T2-49 |  | Concreto | MUROS T2 PISO 7 EJE 10 Y 09 ENTRE A yJ M=32,29,09 | 2026-02-09 | 3/9/2026 12:00:00 AM |  | 28 | 21 | 24.5 | 116 | MURO | 21 | MURO-21-28 | 2026-10-22 | NUEVO | 2026-10-22 | 21 | 3.5
VIALE 26 | M-T2-49 |  | Concreto | MUROS T2 PISO 7 EJE 10 Y 09 ENTRE A yJ M=32,29,09 | 2026-02-09 | 2/10/2026 12:00:00 AM |  | 1 | 21 | 3.4 | 16 | MURO | 21 | MURO-21-1 | 2026-10-22 | NUEVO | 2026-10-22 | 4.2 | -17.6
VIALE 26 | M-T2-49 |  | Concreto | MUROS T2 PISO 7 EJE 10 Y 09 ENTRE A yJ M=32,29,09 | 2026-02-09 | 2/10/2026 12:00:00 AM |  | 1 | 21 | 3.2 | 15 | MURO | 21 | MURO-21-1 | 2026-10-22 | NUEVO | 2026-10-22 | 4.2 | -17.8
VIALE 26 | M-T2-49 |  | Concreto | MUROS T2 PISO 7 EJE 10 Y 09 ENTRE A yJ M=32,29,09 | 2026-02-09 | 2/10/2026 12:00:00 AM |  | 1 | 21 | 3.3 | 16 | MURO | 21 | MURO-21-1 | 2026-10-22 | NUEVO | 2026-10-22 | 4.2 | -17.7
VIALE 26 | M-T1-25 |  | Concreto | MUROS T1 P3 EJES 07 Y 08 ENTRE JyG M=22,23,09,24,02 | 2026-02-07 | 3/7/2026 12:00:00 AM |  | 28 | 28 | 30.6 | 109 | MURO | 28 | MURO-28-28 | 2026-10-22 | NUEVO | 2026-10-22 | 28 | 2.6
VIALE 26 | M-T1-25 |  | Concreto | MUROS T1 P3 EJES 07 Y 08 ENTRE JyG M=22,23,09,24,02 | 2026-02-07 | 3/7/2026 12:00:00 AM |  | 28 | 28 | 29.4 | 105 | MURO | 28 | MURO-28-28 | 2026-10-22 | NUEVO | 2026-10-22 | 28 | 1.4
VIALE 26 | M-T1-25 |  | Concreto | MUROS T1 P3 EJES 07 Y 08 ENTRE JyG M=22,23,09,24,02 | 2026-02-07 | 3/7/2026 12:00:00 AM |  | 28 | 28 | 29.5 | 105 | MURO | 28 | MURO-28-28 | 2026-10-22 | NUEVO | 2026-10-22 | 28 | 1.5
VIALE 26 | M-T1-25 |  | Concreto | MUROS T1 P3 EJES 07 Y 08 ENTRE JyG M=22,23,09,24,02 | 2026-02-07 | 2/9/2026 12:00:00 AM |  | 2 | 28 | 11.2 | 40 | MURO | 28 | MURO-28-2 | 2026-10-22 | NUEVO | 2026-10-22 | 9.1 | -16.8
VIALE 26 | M-T1-25 |  | Concreto | MUROS T1 P3 EJES 07 Y 08 ENTRE JyG M=22,23,09,24,02 | 2026-02-07 | 2/9/2026 12:00:00 AM |  | 2 | 28 | 11.3 | 40 | MURO | 28 | MURO-28-2 | 2026-10-22 | NUEVO | 2026-10-22 | 9.1 | -16.7
VIALE 26 | M-T1-25 |  | Concreto | MUROS T1 P3 EJES 07 Y 08 ENTRE JyG M=22,23,09,24,02 | 2026-02-07 | 2/9/2026 12:00:00 AM |  | 2 | 28 | 11 | 39 | MURO | 28 | MURO-28-2 | 2026-10-22 | NUEVO | 2026-10-22 | 9.1 | -17
VIALE 26 | M-T2-48 |  | Concreto | MUROS T2 PISO 7 EJE 15 AL 12 ENTRE AyD M=38,39,40,41 | 2026-02-07 | 3/7/2026 12:00:00 AM |  | 28 | 21 | 27.2 | 129 | MURO | 21 | MURO-21-28 | 2026-10-22 | NUEVO | 2026-10-22 | 21 | 6.2
VIALE 26 | M-T2-48 |  | Concreto | MUROS T2 PISO 7 EJE 15 AL 12 ENTRE AyD M=38,39,40,41 | 2026-02-07 | 3/7/2026 12:00:00 AM |  | 28 | 21 | 26.4 | 126 | MURO | 21 | MURO-21-28 | 2026-10-22 | NUEVO | 2026-10-22 | 21 | 5.4
VIALE 26 | M-T2-48 |  | Concreto | MUROS T2 PISO 7 EJE 15 AL 12 ENTRE AyD M=38,39,40,41 | 2026-02-07 | 3/7/2026 12:00:00 AM |  | 28 | 21 | 25.1 | 119 | MURO | 21 | MURO-21-28 | 2026-10-22 | NUEVO | 2026-10-22 | 21 | 4.1
VIALE 26 | M-T2-48 |  | Concreto | MUROS T2 PISO 7 EJE 15 AL 12 ENTRE AyD M=38,39,40,41 | 2026-02-07 | 2/9/2026 12:00:00 AM |  | 2 | 21 | 12 | 57 | MURO | 21 | MURO-21-2 | 2026-10-22 | NUEVO | 2026-10-22 | 6.83 | -9
VIALE 26 | M-T2-48 |  | Concreto | MUROS T2 PISO 7 EJE 15 AL 12 ENTRE AyD M=38,39,40,41 | 2026-02-07 | 2/9/2026 12:00:00 AM |  | 2 | 21 | 12.9 | 61 | MURO | 21 | MURO-21-2 | 2026-10-22 | NUEVO | 2026-10-22 | 6.83 | -8.1
VIALE 26 | M-T2-48 |  | Concreto | MUROS T2 PISO 7 EJE 15 AL 12 ENTRE AyD M=38,39,40,41 | 2026-02-07 | 2/9/2026 12:00:00 AM |  | 2 | 21 | 12.9 | 61 | MURO | 21 | MURO-21-2 | 2026-10-22 | NUEVO | 2026-10-22 | 6.83 | -8.1
VIALE 26 | P-T1-14 |  | Concreto | PLACA T1 P2 EJES 01,03 ENTRE AyF EJES 01 Y 04 ENTRE JyF | 2026-02-07 | 3/7/2026 12:00:00 AM |  | 28 | 21 | 30.6 | 146 | PLACA | 21 | PLACA-21-28 | 2026-10-22 | NUEVO | 2026-10-22 | 21 | 9.6
VIALE 26 | P-T1-14 |  | Concreto | PLACA T1 P2 EJES 01,03 ENTRE AyF EJES 01 Y 04 ENTRE JyF | 2026-02-07 | 3/7/2026 12:00:00 AM |  | 28 | 21 | 27.2 | 129 | PLACA | 21 | PLACA-21-28 | 2026-10-22 | NUEVO | 2026-10-22 | 21 | 6.2
VIALE 26 | P-T1-14 |  | Concreto | PLACA T1 P2 EJES 01,03 ENTRE AyF EJES 01 Y 04 ENTRE JyF | 2026-02-07 | 3/7/2026 12:00:00 AM |  | 28 | 21 | 30.1 | 143 | PLACA | 21 | PLACA-21-28 | 2026-10-22 | NUEVO | 2026-10-22 | 21 | 9.1
VIALE 26 | P-T1-14 |  | Concreto | PLACA T1 P2 EJES 01,03 ENTRE AyF EJES 01 Y 04 ENTRE JyF | 2026-02-07 | 2/9/2026 12:00:00 AM |  | 2 | 21 | 10 | 48 | PLACA | 21 | PLACA-21-2 | 2026-10-22 | NUEVO | 2026-10-22 | 6.83 | -11
VIALE 26 | P-T1-14 |  | Concreto | PLACA T1 P2 EJES 01,03 ENTRE AyF EJES 01 Y 04 ENTRE JyF | 2026-02-07 | 2/9/2026 12:00:00 AM |  | 2 | 21 | 9.7 | 46 | PLACA | 21 | PLACA-21-2 | 2026-10-22 | NUEVO | 2026-10-22 | 6.83 | -11.3
VIALE 26 | P-T1-14 |  | Concreto | PLACA T1 P2 EJES 01,03 ENTRE AyF EJES 01 Y 04 ENTRE JyF | 2026-02-07 | 2/9/2026 12:00:00 AM |  | 2 | 21 | 9.5 | 45 | PLACA | 21 | PLACA-21-2 | 2026-10-22 | NUEVO | 2026-10-22 | 6.83 | -11.5
VIALE 26 | M-T1-24 |  | Concreto | MUUROS P3 EJES DEL 09 AL 11 ENTRE GyJ M= 2,25,09,13 MURO EJE 10 ENTRE AyF M= 25,02 | 2026-02-06 | 3/6/2026 12:00:00 AM |  | 28 | 28 | 24.7 | 88 | MURO | 28 | MURO-28-28 | 2026-10-22 | NUEVO | 2026-10-22 | 28 | -3.3
VIALE 26 | M-T1-24 |  | Concreto | MUUROS P3 EJES DEL 09 AL 11 ENTRE GyJ M= 2,25,09,13 MURO EJE 10 ENTRE AyF M= 25,02 | 2026-02-06 | 3/6/2026 12:00:00 AM |  | 28 | 28 | 31.3 | 112 | MURO | 28 | MURO-28-28 | 2026-10-22 | NUEVO | 2026-10-22 | 28 | 3.3
VIALE 26 | M-T1-24 |  | Concreto | MUUROS P3 EJES DEL 09 AL 11 ENTRE GyJ M= 2,25,09,13 MURO EJE 10 ENTRE AyF M= 25,02 | 2026-02-06 | 3/6/2026 12:00:00 AM |  | 28 | 28 | 32.5 | 116 | MURO | 28 | MURO-28-28 | 2026-10-22 | NUEVO | 2026-10-22 | 28 | 4.5
VIALE 26 | M-T1-24 |  | Concreto | MUUROS P3 EJES DEL 09 AL 11 ENTRE GyJ M= 2,25,09,13 MURO EJE 10 ENTRE AyF M= 25,02 | 2026-02-06 | 2/9/2026 12:00:00 AM |  | 3 | 28 | 20.5 | 73 | MURO | 28 | MURO-28-3 | 2026-10-22 | NUEVO | 2026-10-22 | 12.6 | -7.5
VIALE 26 | M-T1-24 |  | Concreto | MUUROS P3 EJES DEL 09 AL 11 ENTRE GyJ M= 2,25,09,13 MURO EJE 10 ENTRE AyF M= 25,02 | 2026-02-06 | 2/9/2026 12:00:00 AM |  | 3 | 28 | 21.6 | 77 | MURO | 28 | MURO-28-3 | 2026-10-22 | NUEVO | 2026-10-22 | 12.6 | -6.4
VIALE 26 | M-T1-24 |  | Concreto | MUUROS P3 EJES DEL 09 AL 11 ENTRE GyJ M= 2,25,09,13 MURO EJE 10 ENTRE AyF M= 25,02 | 2026-02-06 | 2/9/2026 12:00:00 AM |  | 3 | 28 | 20.3 | 72 | MURO | 28 | MURO-28-3 | 2026-10-22 | NUEVO | 2026-10-22 | 12.6 | -7.7
VIALE 26 | M-T1-24 |  | Concreto | MUUROS P3 EJES DEL 09 AL 11 ENTRE GyJ M= 2,25,09,13 MURO EJE 10 ENTRE AyF M= 25,02 | 2026-02-06 | 2/7/2026 12:00:00 AM |  | 1 | 28 | 4.4 | 16 | MURO | 28 | MURO-28-1 | 2026-10-22 | NUEVO | 2026-10-22 | 5.6 | -23.6
VIALE 26 | M-T1-24 |  | Concreto | MUUROS P3 EJES DEL 09 AL 11 ENTRE GyJ M= 2,25,09,13 MURO EJE 10 ENTRE AyF M= 25,02 | 2026-02-06 | 2/7/2026 12:00:00 AM |  | 1 | 28 | 4.5 | 16 | MURO | 28 | MURO-28-1 | 2026-10-22 | NUEVO | 2026-10-22 | 5.6 | -23.5
VIALE 26 | M-T1-24 |  | Concreto | MUUROS P3 EJES DEL 09 AL 11 ENTRE GyJ M= 2,25,09,13 MURO EJE 10 ENTRE AyF M= 25,02 | 2026-02-06 | 2/7/2026 12:00:00 AM |  | 1 | 28 | 4.5 | 16 | MURO | 28 | MURO-28-1 | 2026-10-22 | NUEVO | 2026-10-22 | 5.6 | -23.5
VIALE 26 | M-T2-47 |  | Concreto | MUROS T2 PISO 7 EJES 14,15,12 RNTRE JyG M= 01,27,16,2,31,14 | 2026-02-06 | 3/6/2026 12:00:00 AM |  | 28 | 21 | 28.3 | 134 | MURO | 21 | MURO-21-28 | 2026-10-22 | NUEVO | 2026-10-22 | 21 | 7.3
VIALE 26 | M-T2-47 |  | Concreto | MUROS T2 PISO 7 EJES 14,15,12 RNTRE JyG M= 01,27,16,2,31,14 | 2026-02-06 | 3/6/2026 12:00:00 AM |  | 28 | 21 | 26.3 | 125 | MURO | 21 | MURO-21-28 | 2026-10-22 | NUEVO | 2026-10-22 | 21 | 5.3
VIALE 26 | M-T2-47 |  | Concreto | MUROS T2 PISO 7 EJES 14,15,12 RNTRE JyG M= 01,27,16,2,31,14 | 2026-02-06 | 3/6/2026 12:00:00 AM |  | 28 | 21 | 27.6 | 131 | MURO | 21 | MURO-21-28 | 2026-10-22 | NUEVO | 2026-10-22 | 21 | 6.6
VIALE 26 | M-T2-47 |  | Concreto | MUROS T2 PISO 7 EJES 14,15,12 RNTRE JyG M= 01,27,16,2,31,14 | 2026-02-06 | 2/9/2026 12:00:00 AM |  | 3 | 21 | 16.8 | 80 | MURO | 21 | MURO-21-3 | 2026-10-22 | NUEVO | 2026-10-22 | 9.45 | -4.2
VIALE 26 | M-T2-47 |  | Concreto | MUROS T2 PISO 7 EJES 14,15,12 RNTRE JyG M= 01,27,16,2,31,14 | 2026-02-06 | 2/9/2026 12:00:00 AM |  | 3 | 21 | 17.3 | 82 | MURO | 21 | MURO-21-3 | 2026-10-22 | NUEVO | 2026-10-22 | 9.45 | -3.7
VIALE 26 | M-T2-47 |  | Concreto | MUROS T2 PISO 7 EJES 14,15,12 RNTRE JyG M= 01,27,16,2,31,14 | 2026-02-06 | 2/9/2026 12:00:00 AM |  | 3 | 21 | 17 | 81 | MURO | 21 | MURO-21-3 | 2026-10-22 | NUEVO | 2026-10-22 | 9.45 | -4
VIALE 26 | M-T2-47 |  | Concreto | MUROS T2 PISO 7 EJES 14,15,12 RNTRE JyG M= 01,27,16,2,31,14 | 2026-02-06 | 2/7/2026 12:00:00 AM |  | 1 | 21 | 5.3 | 25 | MURO | 21 | MURO-21-1 | 2026-10-22 | NUEVO | 2026-10-22 | 4.2 | -15.7
VIALE 26 | M-T2-47 |  | Concreto | MUROS T2 PISO 7 EJES 14,15,12 RNTRE JyG M= 01,27,16,2,31,14 | 2026-02-06 | 2/7/2026 12:00:00 AM |  | 1 | 21 | 5.1 | 24 | MURO | 21 | MURO-21-1 | 2026-10-22 | NUEVO | 2026-10-22 | 4.2 | -15.9
VIALE 26 | M-T2-47 |  | Concreto | MUROS T2 PISO 7 EJES 14,15,12 RNTRE JyG M= 01,27,16,2,31,14 | 2026-02-06 | 2/7/2026 12:00:00 AM |  | 1 | 21 | 4.9 | 23 | MURO | 21 | MURO-21-1 | 2026-10-22 | NUEVO | 2026-10-22 | 4.2 | -16.1
VIALE 26 | P-T1-13 |  | Concreto | PLACA T1 PISO 2 EJES DEL 03 AL 06 ENTRE AyG | 2026-02-06 | 3/6/2026 12:00:00 AM |  | 28 | 21 | 28.6 | 136 | PLACA | 21 | PLACA-21-28 | 2026-10-22 | NUEVO | 2026-10-22 | 21 | 7.6
VIALE 26 | P-T1-13 |  | Concreto | PLACA T1 PISO 2 EJES DEL 03 AL 06 ENTRE AyG | 2026-02-06 | 3/6/2026 12:00:00 AM |  | 28 | 21 | 27.9 | 133 | PLACA | 21 | PLACA-21-28 | 2026-10-22 | NUEVO | 2026-10-22 | 21 | 6.9
VIALE 26 | P-T1-13 |  | Concreto | PLACA T1 PISO 2 EJES DEL 03 AL 06 ENTRE AyG | 2026-02-06 | 3/6/2026 12:00:00 AM |  | 28 | 21 | 28.2 | 134 | PLACA | 21 | PLACA-21-28 | 2026-10-22 | NUEVO | 2026-10-22 | 21 | 7.2
VIALE 26 | P-T1-13 |  | Concreto | PLACA T1 PISO 2 EJES DEL 03 AL 06 ENTRE AyG | 2026-02-06 | 2/9/2026 12:00:00 AM |  | 3 | 21 | 19 | 90 | PLACA | 21 | PLACA-21-3 | 2026-10-22 | NUEVO | 2026-10-22 | 9.45 | -2
VIALE 26 | P-T1-13 |  | Concreto | PLACA T1 PISO 2 EJES DEL 03 AL 06 ENTRE AyG | 2026-02-06 | 2/9/2026 12:00:00 AM |  | 3 | 21 | 18.3 | 87 | PLACA | 21 | PLACA-21-3 | 2026-10-22 | NUEVO | 2026-10-22 | 9.45 | -2.7
VIALE 26 | P-T1-13 |  | Concreto | PLACA T1 PISO 2 EJES DEL 03 AL 06 ENTRE AyG | 2026-02-06 | 2/9/2026 12:00:00 AM |  | 3 | 21 | 17.2 | 82 | PLACA | 21 | PLACA-21-3 | 2026-10-22 | NUEVO | 2026-10-22 | 9.45 | -3.8
VIALE 26 | P-T1-13 |  | Concreto | PLACA T1 PISO 2 EJES DEL 03 AL 06 ENTRE AyG | 2026-02-06 | 2/7/2026 12:00:00 AM |  | 1 | 21 | 4.4 | 21 | PLACA | 21 | PLACA-21-1 | 2026-10-22 | NUEVO | 2026-10-22 | 4.2 | -16.6
VIALE 26 | P-T1-13 |  | Concreto | PLACA T1 PISO 2 EJES DEL 03 AL 06 ENTRE AyG | 2026-02-06 | 2/7/2026 12:00:00 AM |  | 1 | 21 | 4.6 | 22 | PLACA | 21 | PLACA-21-1 | 2026-10-22 | NUEVO | 2026-10-22 | 4.2 | -16.4
VIALE 26 | P-T1-13 |  | Concreto | PLACA T1 PISO 2 EJES DEL 03 AL 06 ENTRE AyG | 2026-02-06 | 2/7/2026 12:00:00 AM |  | 1 | 21 | 4.9 | 23 | PLACA | 21 | PLACA-21-1 | 2026-10-22 | NUEVO | 2026-10-22 | 4.2 | -16.1
VIALE 26 | P-T2-34 |  | Concreto | MUROS T2 PISO 7 EJE 01 AL 03 ENTRE AyJ | 2026-02-06 | 3/6/2026 12:00:00 AM |  | 28 | 21 | 23.3 | 111 | MURO | 21 | MURO-21-28 | 2026-10-22 | NUEVO | 2026-10-22 | 21 | 2.3
VIALE 26 | P-T2-34 |  | Concreto | MUROS T2 PISO 7 EJE 01 AL 03 ENTRE AyJ | 2026-02-06 | 3/6/2026 12:00:00 AM |  | 28 | 21 | 22.9 | 109 | MURO | 21 | MURO-21-28 | 2026-10-22 | NUEVO | 2026-10-22 | 21 | 1.9
VIALE 26 | P-T2-34 |  | Concreto | MUROS T2 PISO 7 EJE 01 AL 03 ENTRE AyJ | 2026-02-06 | 3/6/2026 12:00:00 AM |  | 28 | 21 | 22.7 | 108 | MURO | 21 | MURO-21-28 | 2026-10-22 | NUEVO | 2026-10-22 | 21 | 1.7
VIALE 26 | P-T2-34 |  | Concreto | MUROS T2 PISO 7 EJE 01 AL 03 ENTRE AyJ | 2026-02-06 | 2/9/2026 12:00:00 AM |  | 3 | 21 | 16.2 | 77 | MURO | 21 | MURO-21-3 | 2026-10-22 | NUEVO | 2026-10-22 | 9.45 | -4.8
VIALE 26 | P-T2-34 |  | Concreto | MUROS T2 PISO 7 EJE 01 AL 03 ENTRE AyJ | 2026-02-06 | 2/9/2026 12:00:00 AM |  | 3 | 21 | 16.5 | 79 | MURO | 21 | MURO-21-3 | 2026-10-22 | NUEVO | 2026-10-22 | 9.45 | -4.5
VIALE 26 | P-T2-34 |  | Concreto | MUROS T2 PISO 7 EJE 01 AL 03 ENTRE AyJ | 2026-02-06 | 2/9/2026 12:00:00 AM |  | 3 | 21 | 15.8 | 75 | MURO | 21 | MURO-21-3 | 2026-10-22 | NUEVO | 2026-10-22 | 9.45 | -5.2
VIALE 26 | P-T2-34 |  | Concreto | MUROS T2 PISO 7 EJE 01 AL 03 ENTRE AyJ | 2026-02-06 | 2/7/2026 12:00:00 AM |  | 1 | 21 | 2.3 | 11 | MURO | 21 | MURO-21-1 | 2026-10-22 | NUEVO | 2026-10-22 | 4.2 | -18.7
VIALE 26 | P-T2-34 |  | Concreto | MUROS T2 PISO 7 EJE 01 AL 03 ENTRE AyJ | 2026-02-06 | 2/7/2026 12:00:00 AM |  | 1 | 21 | 2 | 10 | MURO | 21 | MURO-21-1 | 2026-10-22 | NUEVO | 2026-10-22 | 4.2 | -19
VIALE 26 | P-T2-34 |  | Concreto | MUROS T2 PISO 7 EJE 01 AL 03 ENTRE AyJ | 2026-02-06 | 2/7/2026 12:00:00 AM |  | 1 | 21 | 2.1 | 10 | MURO | 21 | MURO-21-1 | 2026-10-22 | NUEVO | 2026-10-22 | 4.2 | -18.9
VIALE 26 | M-T1-23 |  | Concreto | MUROS T1 PISO 3 EJES 14 AL 11 ENTREA AYF M=25,23,12A,22,9,13 | 2026-02-05 | 3/5/2026 12:00:00 AM |  | 28 | 28 | 26.6 | 95 | MURO | 28 | MURO-28-28 | 2026-10-22 | NUEVO | 2026-10-22 | 28 | -1.4
VIALE 26 | M-T1-23 |  | Concreto | MUROS T1 PISO 3 EJES 14 AL 11 ENTREA AYF M=25,23,12A,22,9,13 | 2026-02-05 | 3/5/2026 12:00:00 AM |  | 28 | 28 | 26 | 93 | MURO | 28 | MURO-28-28 | 2026-10-22 | NUEVO | 2026-10-22 | 28 | -2
VIALE 26 | M-T1-23 |  | Concreto | MUROS T1 PISO 3 EJES 14 AL 11 ENTREA AYF M=25,23,12A,22,9,13 | 2026-02-05 | 3/5/2026 12:00:00 AM |  | 28 | 28 | 26.5 | 94 | MURO | 28 | MURO-28-28 | 2026-10-22 | NUEVO | 2026-10-22 | 28 | -1.5
VIALE 26 | M-T1-23 |  | Concreto | MUROS T1 PISO 3 EJES 14 AL 11 ENTREA AYF M=25,23,12A,22,9,13 | 2026-02-05 | 2/6/2026 12:00:00 AM |  | 1 | 28 | 3.9 | 14 | MURO | 28 | MURO-28-1 | 2026-10-22 | NUEVO | 2026-10-22 | 5.6 | -24.1
VIALE 26 | M-T1-23 |  | Concreto | MUROS T1 PISO 3 EJES 14 AL 11 ENTREA AYF M=25,23,12A,22,9,13 | 2026-02-05 | 2/6/2026 12:00:00 AM |  | 1 | 28 | 3.5 | 12 | MURO | 28 | MURO-28-1 | 2026-10-22 | NUEVO | 2026-10-22 | 5.6 | -24.5
VIALE 26 | M-T1-23 |  | Concreto | MUROS T1 PISO 3 EJES 14 AL 11 ENTREA AYF M=25,23,12A,22,9,13 | 2026-02-05 | 2/6/2026 12:00:00 AM |  | 1 | 28 | 3.2 | 12 | MURO | 28 | MURO-28-1 | 2026-10-22 | NUEVO | 2026-10-22 | 5.6 | -24.8
VIALE 26 | M-T2-46 |  | Concreto | MUROS PISO 7 EJE 13 ENTRE AYG M=32,09,29 | 2026-02-05 | 2/7/2026 12:00:00 AM |  | 2 | 21 | 13 | 62 | MURO | 21 | MURO-21-2 | 2026-10-22 | NUEVO | 2026-10-22 | 6.83 | -8
VIALE 26 | M-T2-46 |  | Concreto | MUROS PISO 7 EJE 13 ENTRE AYG M=32,09,29 | 2026-02-05 | 2/7/2026 12:00:00 AM |  | 2 | 21 | 12.3 | 58 | MURO | 21 | MURO-21-2 | 2026-10-22 | NUEVO | 2026-10-22 | 6.83 | -8.7
VIALE 26 | M-T2-46 |  | Concreto | MUROS PISO 7 EJE 13 ENTRE AYG M=32,09,29 | 2026-02-05 | 2/7/2026 12:00:00 AM |  | 2 | 21 | 11.1 | 53 | MURO | 21 | MURO-21-2 | 2026-10-22 | NUEVO | 2026-10-22 | 6.83 | -9.9
VIALE 26 | M-T2-46 |  | Concreto | MUROS PISO 7 EJE 13 ENTRE AYG M=32,09,29 | 2026-02-05 | 2/6/2026 12:00:00 AM |  | 1 | 21 | 3.5 | 17 | MURO | 21 | MURO-21-1 | 2026-10-22 | NUEVO | 2026-10-22 | 4.2 | -17.5
VIALE 26 | M-T2-46 |  | Concreto | MUROS PISO 7 EJE 13 ENTRE AYG M=32,09,29 | 2026-02-05 | 2/6/2026 12:00:00 AM |  | 1 | 21 | 3.2 | 15 | MURO | 21 | MURO-21-1 | 2026-10-22 | NUEVO | 2026-10-22 | 4.2 | -17.8
VIALE 26 | M-T2-46 |  | Concreto | MUROS PISO 7 EJE 13 ENTRE AYG M=32,09,29 | 2026-02-05 | 2/6/2026 12:00:00 AM |  | 1 | 21 | 3.2 | 15 | MURO | 21 | MURO-21-1 | 2026-10-22 | NUEVO | 2026-10-22 | 4.2 | -17.8
VIALE 26 | M-T2-46 |  | Concreto | MUROS PISO 7 EJE 13 ENTRE AYG M=32,09,29 | 2026-02-05 | 2/6/2026 12:00:00 AM |  | 1 | 21 | 5.8 | 28 | MURO | 21 | MURO-21-1 | 2026-10-22 | NUEVO | 2026-10-22 | 4.2 | -15.2
VIALE 26 | M-T2-46 |  | Concreto | MUROS PISO 7 EJE 13 ENTRE AYG M=32,09,29 | 2026-02-05 | 2/6/2026 12:00:00 AM |  | 1 | 21 | 5.6 | 26 | MURO | 21 | MURO-21-1 | 2026-10-22 | NUEVO | 2026-10-22 | 4.2 | -15.4
VIALE 26 | M-T2-46 |  | Concreto | MUROS PISO 7 EJE 13 ENTRE AYG M=32,09,29 | 2026-02-05 | 2/6/2026 12:00:00 AM |  | 1 | 21 | 5.7 | 27 | MURO | 21 | MURO-21-1 | 2026-10-22 | NUEVO | 2026-10-22 | 4.2 | -15.3
VIALE 26 | P-T1-12 |  | Concreto | PLACA T1 PISO 2 EJES 06 AL 09 ENTRE GYA | 2026-02-05 | 3/5/2026 12:00:00 AM |  | 28 | 21 | 22.1 | 105 | PLACA | 21 | PLACA-21-28 | 2026-10-22 | NUEVO | 2026-10-22 | 21 | 1.1
VIALE 26 | P-T1-12 |  | Concreto | PLACA T1 PISO 2 EJES 06 AL 09 ENTRE GYA | 2026-02-05 | 3/5/2026 12:00:00 AM |  | 28 | 21 | 25.8 | 123 | PLACA | 21 | PLACA-21-28 | 2026-10-22 | NUEVO | 2026-10-22 | 21 | 4.8
VIALE 26 | P-T1-12 |  | Concreto | PLACA T1 PISO 2 EJES 06 AL 09 ENTRE GYA | 2026-02-05 | 3/5/2026 12:00:00 AM |  | 28 | 21 | 24.1 | 115 | PLACA | 21 | PLACA-21-28 | 2026-10-22 | NUEVO | 2026-10-22 | 21 | 3.1
VIALE 26 | P-T1-12 |  | Concreto | PLACA T1 PISO 2 EJES 06 AL 09 ENTRE GYA | 2026-02-05 | 2/6/2026 12:00:00 AM |  | 1 | 21 | 3.1 | 15 | PLACA | 21 | PLACA-21-1 | 2026-10-22 | NUEVO | 2026-10-22 | 4.2 | -17.9
VIALE 26 | P-T1-12 |  | Concreto | PLACA T1 PISO 2 EJES 06 AL 09 ENTRE GYA | 2026-02-05 | 2/6/2026 12:00:00 AM |  | 1 | 21 | 2.6 | 12 | PLACA | 21 | PLACA-21-1 | 2026-10-22 | NUEVO | 2026-10-22 | 4.2 | -18.4
VIALE 26 | P-T1-12 |  | Concreto | PLACA T1 PISO 2 EJES 06 AL 09 ENTRE GYA | 2026-02-05 | 2/6/2026 12:00:00 AM |  | 1 | 21 | 2.8 | 13 | PLACA | 21 | PLACA-21-1 | 2026-10-22 | NUEVO | 2026-10-22 | 4.2 | -18.2
VIALE 26 | P-T2-33 |  | Concreto | PLACA PISO 7 EJE 04 AL 06 ENTRE AYJ | 2026-02-05 | 2/7/2026 12:00:00 AM |  | 2 | 21 | 13.3 | 63 | PLACA | 21 | PLACA-21-2 | 2026-10-22 | NUEVO | 2026-10-22 | 6.83 | -7.7
VIALE 26 | P-T2-33 |  | Concreto | PLACA PISO 7 EJE 04 AL 06 ENTRE AYJ | 2026-02-05 | 2/7/2026 12:00:00 AM |  | 2 | 21 | 13 | 62 | PLACA | 21 | PLACA-21-2 | 2026-10-22 | NUEVO | 2026-10-22 | 6.83 | -8
VIALE 26 | P-T2-33 |  | Concreto | PLACA PISO 7 EJE 04 AL 06 ENTRE AYJ | 2026-02-05 | 2/7/2026 12:00:00 AM |  | 2 | 21 | 12.8 | 61 | PLACA | 21 | PLACA-21-2 | 2026-10-22 | NUEVO | 2026-10-22 | 6.83 | -8.2
VIALE 26 | P-T2-33 |  | Concreto | PLACA PISO 7 EJE 04 AL 06 ENTRE AYJ | 2026-02-05 | 2/6/2026 12:00:00 AM |  | 1 | 21 | 5 | 24 | PLACA | 21 | PLACA-21-1 | 2026-10-22 | NUEVO | 2026-10-22 | 4.2 | -16
VIALE 26 | P-T2-33 |  | Concreto | PLACA PISO 7 EJE 04 AL 06 ENTRE AYJ | 2026-02-05 | 2/6/2026 12:00:00 AM |  | 1 | 21 | 5 | 24 | PLACA | 21 | PLACA-21-1 | 2026-10-22 | NUEVO | 2026-10-22 | 4.2 | -16
VIALE 26 | P-T2-33 |  | Concreto | PLACA PISO 7 EJE 04 AL 06 ENTRE AYJ | 2026-02-05 | 2/6/2026 12:00:00 AM |  | 1 | 21 | 5.1 | 24 | PLACA | 21 | PLACA-21-1 | 2026-10-22 | NUEVO | 2026-10-22 | 4.2 | -15.9
VIALE 26 | P-T2-33 |  | Concreto | PLACA PISO 7 EJE 04 AL 06 ENTRE AYJ | 2026-02-05 | 2/6/2026 12:00:00 AM |  | 1 | 21 | 7.3 | 35 | PLACA | 21 | PLACA-21-1 | 2026-10-22 | NUEVO | 2026-10-22 | 4.2 | -13.7
VIALE 26 | P-T2-33 |  | Concreto | PLACA PISO 7 EJE 04 AL 06 ENTRE AYJ | 2026-02-05 | 2/6/2026 12:00:00 AM |  | 1 | 21 | 7.1 | 34 | PLACA | 21 | PLACA-21-1 | 2026-10-22 | NUEVO | 2026-10-22 | 4.2 | -13.9
VIALE 26 | P-T2-33 |  | Concreto | PLACA PISO 7 EJE 04 AL 06 ENTRE AYJ | 2026-02-05 | 2/6/2026 12:00:00 AM |  | 1 | 21 | 7.2 | 34 | PLACA | 21 | PLACA-21-1 | 2026-10-22 | NUEVO | 2026-10-22 | 4.2 | -13.8
VIALE 26 | M-T1-22 |  | Concreto | MUROS T2 PISO 2 EJES 05 AL 03 ENTRE AyJ M=23,25,13,12a,01,02 | 2026-02-04 | 3/4/2026 12:00:00 AM |  | 28 | 28 | 34.6 | 124 | MURO | 28 | MURO-28-28 | 2026-10-22 | NUEVO | 2026-10-22 | 28 | 6.6
VIALE 26 | M-T1-22 |  | Concreto | MUROS T2 PISO 2 EJES 05 AL 03 ENTRE AyJ M=23,25,13,12a,01,02 | 2026-02-04 | 3/4/2026 12:00:00 AM |  | 28 | 28 | 33.5 | 120 | MURO | 28 | MURO-28-28 | 2026-10-22 | NUEVO | 2026-10-22 | 28 | 5.5
VIALE 26 | M-T1-22 |  | Concreto | MUROS T2 PISO 2 EJES 05 AL 03 ENTRE AyJ M=23,25,13,12a,01,02 | 2026-02-04 | 3/4/2026 12:00:00 AM |  | 28 | 28 | 34.2 | 122 | MURO | 28 | MURO-28-28 | 2026-10-22 | NUEVO | 2026-10-22 | 28 | 6.2
VIALE 26 | M-T1-22 |  | Concreto | MUROS T2 PISO 2 EJES 05 AL 03 ENTRE AyJ M=23,25,13,12a,01,02 | 2026-02-04 | 2/7/2026 12:00:00 AM |  | 3 | 28 | 20.7 | 74 | MURO | 28 | MURO-28-3 | 2026-10-22 | NUEVO | 2026-10-22 | 12.6 | -7.3
VIALE 26 | M-T1-22 |  | Concreto | MUROS T2 PISO 2 EJES 05 AL 03 ENTRE AyJ M=23,25,13,12a,01,02 | 2026-02-04 | 2/7/2026 12:00:00 AM |  | 3 | 28 | 20.2 | 72 | MURO | 28 | MURO-28-3 | 2026-10-22 | NUEVO | 2026-10-22 | 12.6 | -7.8
VIALE 26 | M-T1-22 |  | Concreto | MUROS T2 PISO 2 EJES 05 AL 03 ENTRE AyJ M=23,25,13,12a,01,02 | 2026-02-04 | 2/7/2026 12:00:00 AM |  | 3 | 28 | 21.2 | 76 | MURO | 28 | MURO-28-3 | 2026-10-22 | NUEVO | 2026-10-22 | 12.6 | -6.8
VIALE 26 | M-T1-22 |  | Concreto | MUROS T2 PISO 2 EJES 05 AL 03 ENTRE AyJ M=23,25,13,12a,01,02 | 2026-02-04 | 2/5/2026 12:00:00 AM |  | 1 | 28 | 3.6 | 13 | MURO | 28 | MURO-28-1 | 2026-10-22 | NUEVO | 2026-10-22 | 5.6 | -24.4
VIALE 26 | M-T1-22 |  | Concreto | MUROS T2 PISO 2 EJES 05 AL 03 ENTRE AyJ M=23,25,13,12a,01,02 | 2026-02-04 | 2/5/2026 12:00:00 AM |  | 1 | 28 | 4 | 14 | MURO | 28 | MURO-28-1 | 2026-10-22 | NUEVO | 2026-10-22 | 5.6 | -24
VIALE 26 | M-T1-22 |  | Concreto | MUROS T2 PISO 2 EJES 05 AL 03 ENTRE AyJ M=23,25,13,12a,01,02 | 2026-02-04 | 2/5/2026 12:00:00 AM |  | 1 | 28 | 3.9 | 14 | MURO | 28 | MURO-28-1 | 2026-10-22 | NUEVO | 2026-10-22 | 5.6 | -24.1
VIALE 26 | M-T2-45 |  | Concreto | MUROS T2 PISO 6 EJES 01 AL 02 ENTRE AyJ M=24,25,26,20,21,22,23 | 2026-02-04 | 3/4/2026 12:00:00 AM |  | 28 | 21 | 27.2 | 130 | MURO | 21 | MURO-21-28 | 2026-10-22 | NUEVO | 2026-10-22 | 21 | 6.2
VIALE 26 | M-T2-45 |  | Concreto | MUROS T2 PISO 6 EJES 01 AL 02 ENTRE AyJ M=24,25,26,20,21,22,23 | 2026-02-04 | 3/4/2026 12:00:00 AM |  | 28 | 21 | 26.7 | 127 | MURO | 21 | MURO-21-28 | 2026-10-22 | NUEVO | 2026-10-22 | 21 | 5.7
VIALE 26 | M-T2-45 |  | Concreto | MUROS T2 PISO 6 EJES 01 AL 02 ENTRE AyJ M=24,25,26,20,21,22,23 | 2026-02-04 | 3/4/2026 12:00:00 AM |  | 28 | 21 | 27.1 | 129 | MURO | 21 | MURO-21-28 | 2026-10-22 | NUEVO | 2026-10-22 | 21 | 6.1
VIALE 26 | M-T2-45 |  | Concreto | MUROS T2 PISO 6 EJES 01 AL 02 ENTRE AyJ M=24,25,26,20,21,22,23 | 2026-02-04 | 2/7/2026 12:00:00 AM |  | 3 | 21 | 16.3 | 78 | MURO | 21 | MURO-21-3 | 2026-10-22 | NUEVO | 2026-10-22 | 9.45 | -4.7
VIALE 26 | M-T2-45 |  | Concreto | MUROS T2 PISO 6 EJES 01 AL 02 ENTRE AyJ M=24,25,26,20,21,22,23 | 2026-02-04 | 2/7/2026 12:00:00 AM |  | 3 | 21 | 15.9 | 76 | MURO | 21 | MURO-21-3 | 2026-10-22 | NUEVO | 2026-10-22 | 9.45 | -5.1
VIALE 26 | M-T2-45 |  | Concreto | MUROS T2 PISO 6 EJES 01 AL 02 ENTRE AyJ M=24,25,26,20,21,22,23 | 2026-02-04 | 2/7/2026 12:00:00 AM |  | 3 | 21 | 15.7 | 75 | MURO | 21 | MURO-21-3 | 2026-10-22 | NUEVO | 2026-10-22 | 9.45 | -5.3
VIALE 26 | M-T2-45 |  | Concreto | MUROS T2 PISO 6 EJES 01 AL 02 ENTRE AyJ M=24,25,26,20,21,22,23 | 2026-02-04 | 2/5/2026 12:00:00 AM |  | 1 | 21 | 3.3 | 15 | MURO | 21 | MURO-21-1 | 2026-10-22 | NUEVO | 2026-10-22 | 4.2 | -17.7
VIALE 26 | M-T2-45 |  | Concreto | MUROS T2 PISO 6 EJES 01 AL 02 ENTRE AyJ M=24,25,26,20,21,22,23 | 2026-02-04 | 2/5/2026 12:00:00 AM |  | 1 | 21 | 2.9 | 14 | MURO | 21 | MURO-21-1 | 2026-10-22 | NUEVO | 2026-10-22 | 4.2 | -18.1
VIALE 26 | M-T2-45 |  | Concreto | MUROS T2 PISO 6 EJES 01 AL 02 ENTRE AyJ M=24,25,26,20,21,22,23 | 2026-02-04 | 2/5/2026 12:00:00 AM |  | 1 | 21 | 2.9 | 14 | MURO | 21 | MURO-21-1 | 2026-10-22 | NUEVO | 2026-10-22 | 4.2 | -18.1
VIALE 26 | P-T1-11 |  | Concreto | PLACA T1 PISO 3 EJE 09 al 06 ENTRE GyJ | 2026-02-04 | 3/4/2026 12:00:00 AM |  | 28 | 21 | 29.5 | 140 | PLACA | 21 | PLACA-21-28 | 2026-10-22 | NUEVO | 2026-10-22 | 21 | 8.5
VIALE 26 | P-T1-11 |  | Concreto | PLACA T1 PISO 3 EJE 09 al 06 ENTRE GyJ | 2026-02-04 | 3/4/2026 12:00:00 AM |  | 28 | 21 | 28.1 | 134 | PLACA | 21 | PLACA-21-28 | 2026-10-22 | NUEVO | 2026-10-22 | 21 | 7.1
VIALE 26 | P-T1-11 |  | Concreto | PLACA T1 PISO 3 EJE 09 al 06 ENTRE GyJ | 2026-02-04 | 3/4/2026 12:00:00 AM |  | 28 | 21 | 28.1 | 134 | PLACA | 21 | PLACA-21-28 | 2026-10-22 | NUEVO | 2026-10-22 | 21 | 7.1
VIALE 26 | P-T1-11 |  | Concreto | PLACA T1 PISO 3 EJE 09 al 06 ENTRE GyJ | 2026-02-04 | 2/7/2026 12:00:00 AM |  | 3 | 21 | 18.1 | 86 | PLACA | 21 | PLACA-21-3 | 2026-10-22 | NUEVO | 2026-10-22 | 9.45 | -2.9
VIALE 26 | P-T1-11 |  | Concreto | PLACA T1 PISO 3 EJE 09 al 06 ENTRE GyJ | 2026-02-04 | 2/7/2026 12:00:00 AM |  | 3 | 21 | 17.6 | 84 | PLACA | 21 | PLACA-21-3 | 2026-10-22 | NUEVO | 2026-10-22 | 9.45 | -3.4
VIALE 26 | P-T1-11 |  | Concreto | PLACA T1 PISO 3 EJE 09 al 06 ENTRE GyJ | 2026-02-04 | 2/7/2026 12:00:00 AM |  | 3 | 21 | 18.3 | 87 | PLACA | 21 | PLACA-21-3 | 2026-10-22 | NUEVO | 2026-10-22 | 9.45 | -2.7
VIALE 26 | P-T1-11 |  | Concreto | PLACA T1 PISO 3 EJE 09 al 06 ENTRE GyJ | 2026-02-04 | 2/5/2026 12:00:00 AM |  | 1 | 21 | 5 | 24 | PLACA | 21 | PLACA-21-1 | 2026-10-22 | NUEVO | 2026-10-22 | 4.2 | -16
VIALE 26 | P-T1-11 |  | Concreto | PLACA T1 PISO 3 EJE 09 al 06 ENTRE GyJ | 2026-02-04 | 2/5/2026 12:00:00 AM |  | 1 | 21 | 4.6 | 22 | PLACA | 21 | PLACA-21-1 | 2026-10-22 | NUEVO | 2026-10-22 | 4.2 | -16.4
VIALE 26 | P-T1-11 |  | Concreto | PLACA T1 PISO 3 EJE 09 al 06 ENTRE GyJ | 2026-02-04 | 2/5/2026 12:00:00 AM |  | 1 | 21 | 4.6 | 22 | PLACA | 21 | PLACA-21-1 | 2026-10-22 | NUEVO | 2026-10-22 | 4.2 | -16.4
VIALE 26 | P-T2-32 |  | Concreto | PLACA T2 PISO 7 EJES 06 AL 08 ENTRE AyJ | 2026-02-04 | 3/4/2026 12:00:00 AM |  | 28 | 21 | 28.2 | 134 | PLACA | 21 | PLACA-21-28 | 2026-10-22 | NUEVO | 2026-10-22 | 21 | 7.2
VIALE 26 | P-T2-32 |  | Concreto | PLACA T2 PISO 7 EJES 06 AL 08 ENTRE AyJ | 2026-02-04 | 3/4/2026 12:00:00 AM |  | 28 | 21 | 29.6 | 141 | PLACA | 21 | PLACA-21-28 | 2026-10-22 | NUEVO | 2026-10-22 | 21 | 8.6
VIALE 26 | P-T2-32 |  | Concreto | PLACA T2 PISO 7 EJES 06 AL 08 ENTRE AyJ | 2026-02-04 | 3/4/2026 12:00:00 AM |  | 28 | 21 | 30.6 | 146 | PLACA | 21 | PLACA-21-28 | 2026-10-22 | NUEVO | 2026-10-22 | 21 | 9.6
VIALE 26 | P-T2-32 |  | Concreto | PLACA T2 PISO 7 EJES 06 AL 08 ENTRE AyJ | 2026-02-04 | 2/7/2026 12:00:00 AM |  | 3 | 21 | 18.3 | 87 | PLACA | 21 | PLACA-21-3 | 2026-10-22 | NUEVO | 2026-10-22 | 9.45 | -2.7
VIALE 26 | P-T2-32 |  | Concreto | PLACA T2 PISO 7 EJES 06 AL 08 ENTRE AyJ | 2026-02-04 | 2/7/2026 12:00:00 AM |  | 3 | 21 | 17.6 | 84 | PLACA | 21 | PLACA-21-3 | 2026-10-22 | NUEVO | 2026-10-22 | 9.45 | -3.4
VIALE 26 | P-T2-32 |  | Concreto | PLACA T2 PISO 7 EJES 06 AL 08 ENTRE AyJ | 2026-02-04 | 2/7/2026 12:00:00 AM |  | 3 | 21 | 17.1 | 81 | PLACA | 21 | PLACA-21-3 | 2026-10-22 | NUEVO | 2026-10-22 | 9.45 | -3.9
VIALE 26 | P-T2-32 |  | Concreto | PLACA T2 PISO 7 EJES 06 AL 08 ENTRE AyJ | 2026-02-04 | 2/5/2026 12:00:00 AM |  | 1 | 21 | 4.9 | 23 | PLACA | 21 | PLACA-21-1 | 2026-10-22 | NUEVO | 2026-10-22 | 4.2 | -16.1
VIALE 26 | P-T2-32 |  | Concreto | PLACA T2 PISO 7 EJES 06 AL 08 ENTRE AyJ | 2026-02-04 | 2/5/2026 12:00:00 AM |  | 1 | 21 | 4.5 | 21 | PLACA | 21 | PLACA-21-1 | 2026-10-22 | NUEVO | 2026-10-22 | 4.2 | -16.5
VIALE 26 | P-T2-32 |  | Concreto | PLACA T2 PISO 7 EJES 06 AL 08 ENTRE AyJ | 2026-02-04 | 2/5/2026 12:00:00 AM |  | 1 | 21 | 4.6 | 22 | PLACA | 21 | PLACA-21-1 | 2026-10-22 | NUEVO | 2026-10-22 | 4.2 | -16.4
VIALE 26 | M-T1-21 |  | Concreto | MUROS T1 PISO 2 EJE 06,07,08 ENTRE AYF M=24,23,02,13,09,22 | 2026-02-03 | 3/3/2026 12:00:00 AM |  | 28 | 28 | 35.3 | 126 | MURO | 28 | MURO-28-28 | 2026-10-22 | NUEVO | 2026-10-22 | 28 | 7.3
VIALE 26 | M-T1-21 |  | Concreto | MUROS T1 PISO 2 EJE 06,07,08 ENTRE AYF M=24,23,02,13,09,22 | 2026-02-03 | 3/3/2026 12:00:00 AM |  | 28 | 28 | 33 | 118 | MURO | 28 | MURO-28-28 | 2026-10-22 | NUEVO | 2026-10-22 | 28 | 5
VIALE 26 | M-T1-21 |  | Concreto | MUROS T1 PISO 2 EJE 06,07,08 ENTRE AYF M=24,23,02,13,09,22 | 2026-02-03 | 3/3/2026 12:00:00 AM |  | 28 | 28 | 33.5 | 120 | MURO | 28 | MURO-28-28 | 2026-10-22 | NUEVO | 2026-10-22 | 28 | 5.5
VIALE 26 | M-T1-21 |  | Concreto | MUROS T1 PISO 2 EJE 06,07,08 ENTRE AYF M=24,23,02,13,09,22 | 2026-02-03 | 2/4/2026 12:00:00 AM |  | 1 | 28 | 1.6 | 6 | MURO | 28 | MURO-28-1 | 2026-10-22 | NUEVO | 2026-10-22 | 5.6 | -26.4
VIALE 26 | M-T1-21 |  | Concreto | MUROS T1 PISO 2 EJE 06,07,08 ENTRE AYF M=24,23,02,13,09,22 | 2026-02-03 | 2/4/2026 12:00:00 AM |  | 1 | 28 | 1 | 4 | MURO | 28 | MURO-28-1 | 2026-10-22 | NUEVO | 2026-10-22 | 5.6 | -27
VIALE 26 | M-T1-21 |  | Concreto | MUROS T1 PISO 2 EJE 06,07,08 ENTRE AYF M=24,23,02,13,09,22 | 2026-02-03 | 2/4/2026 12:00:00 AM |  | 1 | 28 | 4.5 | 16 | MURO | 28 | MURO-28-1 | 2026-10-22 | NUEVO | 2026-10-22 | 5.6 | -23.5
VIALE 26 | M-T1-21 |  | Concreto | MUROS T1 PISO 2 EJE 06,07,08 ENTRE AYF M=24,23,02,13,09,22 | 2026-02-03 | 2/4/2026 12:00:00 AM |  | 1 | 28 | 5.6 | 20 | MURO | 28 | MURO-28-1 | 2026-10-22 | NUEVO | 2026-10-22 | 5.6 | -22.4
VIALE 26 | M-T1-21 |  | Concreto | MUROS T1 PISO 2 EJE 06,07,08 ENTRE AYF M=24,23,02,13,09,22 | 2026-02-03 | 2/4/2026 12:00:00 AM |  | 1 | 28 | 1.9 | 7 | MURO | 28 | MURO-28-1 | 2026-10-22 | NUEVO | 2026-10-22 | 5.6 | -26.1
VIALE 26 | M-T1-21 |  | Concreto | MUROS T1 PISO 2 EJE 06,07,08 ENTRE AYF M=24,23,02,13,09,22 | 2026-02-03 | 2/4/2026 12:00:00 AM |  | 1 | 28 | 2 | 7 | MURO | 28 | MURO-28-1 | 2026-10-22 | NUEVO | 2026-10-22 | 5.6 | -26
VIALE 26 | M-T2-44 |  | Concreto | MUROS T2 PISO 6 ENTRE AYJ M=31,02,04 | 2026-02-03 | 3/3/2026 12:00:00 AM |  | 28 | 21 | 24.6 | 117 | MURO | 21 | MURO-21-28 | 2026-10-22 | NUEVO | 2026-10-22 | 21 | 3.6
VIALE 26 | M-T2-44 |  | Concreto | MUROS T2 PISO 6 ENTRE AYJ M=31,02,04 | 2026-02-03 | 3/3/2026 12:00:00 AM |  | 28 | 21 | 25 | 119 | MURO | 21 | MURO-21-28 | 2026-10-22 | NUEVO | 2026-10-22 | 21 | 4
VIALE 26 | M-T2-44 |  | Concreto | MUROS T2 PISO 6 ENTRE AYJ M=31,02,04 | 2026-02-03 | 3/3/2026 12:00:00 AM |  | 28 | 21 | 25.4 | 121 | MURO | 21 | MURO-21-28 | 2026-10-22 | NUEVO | 2026-10-22 | 21 | 4.4
VIALE 26 | M-T2-44 |  | Concreto | MUROS T2 PISO 6 ENTRE AYJ M=31,02,04 | 2026-02-03 | 2/6/2026 12:00:00 AM |  | 3 | 21 | 12.8 | 61 | MURO | 21 | MURO-21-3 | 2026-10-22 | NUEVO | 2026-10-22 | 9.45 | -8.2
VIALE 26 | M-T2-44 |  | Concreto | MUROS T2 PISO 6 ENTRE AYJ M=31,02,04 | 2026-02-03 | 2/6/2026 12:00:00 AM |  | 3 | 21 | 16.3 | 77 | MURO | 21 | MURO-21-3 | 2026-10-22 | NUEVO | 2026-10-22 | 9.45 | -4.7
VIALE 26 | M-T2-44 |  | Concreto | MUROS T2 PISO 6 ENTRE AYJ M=31,02,04 | 2026-02-03 | 2/6/2026 12:00:00 AM |  | 3 | 21 | 14 | 67 | MURO | 21 | MURO-21-3 | 2026-10-22 | NUEVO | 2026-10-22 | 9.45 | -7
VIALE 26 | M-T2-44 |  | Concreto | MUROS T2 PISO 6 ENTRE AYJ M=31,02,04 | 2026-02-03 | 2/4/2026 12:00:00 AM |  | 1 | 21 | 1.3 | 6 | MURO | 21 | MURO-21-1 | 2026-10-22 | NUEVO | 2026-10-22 | 4.2 | -19.7
VIALE 26 | M-T2-44 |  | Concreto | MUROS T2 PISO 6 ENTRE AYJ M=31,02,04 | 2026-02-03 | 2/4/2026 12:00:00 AM |  | 1 | 21 | 2.8 | 13 | MURO | 21 | MURO-21-1 | 2026-10-22 | NUEVO | 2026-10-22 | 4.2 | -18.2
VIALE 26 | M-T2-44 |  | Concreto | MUROS T2 PISO 6 ENTRE AYJ M=31,02,04 | 2026-02-03 | 2/4/2026 12:00:00 AM |  | 1 | 21 | 2.8 | 13 | MURO | 21 | MURO-21-1 | 2026-10-22 | NUEVO | 2026-10-22 | 4.2 | -18.2
VIALE 26 | P-T2-31 |  | Concreto | PLACA T2 PISO 7 EJE 08 AL 10 ENTRE AYJ | 2026-02-03 | 3/3/2026 12:00:00 AM |  | 28 | 21 | 23.4 | 112 | PLACA | 21 | PLACA-21-28 | 2026-10-22 | NUEVO | 2026-10-22 | 21 | 2.4
VIALE 26 | P-T2-31 |  | Concreto | PLACA T2 PISO 7 EJE 08 AL 10 ENTRE AYJ | 2026-02-03 | 3/3/2026 12:00:00 AM |  | 28 | 21 | 24.8 | 118 | PLACA | 21 | PLACA-21-28 | 2026-10-22 | NUEVO | 2026-10-22 | 21 | 3.8
VIALE 26 | P-T2-31 |  | Concreto | PLACA T2 PISO 7 EJE 08 AL 10 ENTRE AYJ | 2026-02-03 | 3/3/2026 12:00:00 AM |  | 28 | 21 | 23.1 | 110 | PLACA | 21 | PLACA-21-28 | 2026-10-22 | NUEVO | 2026-10-22 | 21 | 2.1
VIALE 26 | P-T2-31 |  | Concreto | PLACA T2 PISO 7 EJE 08 AL 10 ENTRE AYJ | 2026-02-03 | 2/4/2026 12:00:00 AM |  | 1 | 21 | 2.2 | 10 | PLACA | 21 | PLACA-21-1 | 2026-10-22 | NUEVO | 2026-10-22 | 4.2 | -18.8
VIALE 26 | P-T2-31 |  | Concreto | PLACA T2 PISO 7 EJE 08 AL 10 ENTRE AYJ | 2026-02-03 | 2/4/2026 12:00:00 AM |  | 1 | 21 | 3.9 | 18 | PLACA | 21 | PLACA-21-1 | 2026-10-22 | NUEVO | 2026-10-22 | 4.2 | -17.1
VIALE 26 | P-T2-31 |  | Concreto | PLACA T2 PISO 7 EJE 08 AL 10 ENTRE AYJ | 2026-02-03 | 2/4/2026 12:00:00 AM |  | 1 | 21 | 2.2 | 10 | PLACA | 21 | PLACA-21-1 | 2026-10-22 | NUEVO | 2026-10-22 | 4.2 | -18.8
VIALE 26 | P-T2-31 |  | Concreto | PLACA T2 PISO 7 EJE 08 AL 10 ENTRE AYJ | 2026-02-03 | 2/4/2026 12:00:00 AM |  | 1 | 21 | 2.7 | 13 | PLACA | 21 | PLACA-21-1 | 2026-10-22 | NUEVO | 2026-10-22 | 4.2 | -18.3
VIALE 26 | P-T2-31 |  | Concreto | PLACA T2 PISO 7 EJE 08 AL 10 ENTRE AYJ | 2026-02-03 | 2/4/2026 12:00:00 AM |  | 1 | 21 | 2.6 | 12 | PLACA | 21 | PLACA-21-1 | 2026-10-22 | NUEVO | 2026-10-22 | 4.2 | -18.4
VIALE 26 | P-T2-31 |  | Concreto | PLACA T2 PISO 7 EJE 08 AL 10 ENTRE AYJ | 2026-02-03 | 2/4/2026 12:00:00 AM |  | 1 | 21 | 2.3 | 11 | PLACA | 21 | PLACA-21-1 | 2026-10-22 | NUEVO | 2026-10-22 | 4.2 | -18.7
VIALE 26 | E-T2-03 |  | Concreto | ESCALERA T2 TRAMO 03 AL 04 | 2026-02-02 | 3/2/2026 12:00:00 AM |  | 28 | 21 | 24.9 | 119 | AUTOCOMPAC | 21 | AUTOCOMPAC-21-28 | 2026-10-22 | NUEVO | 2026-10-22 |  | 3.9
VIALE 26 | E-T2-03 |  | Concreto | ESCALERA T2 TRAMO 03 AL 04 | 2026-02-02 | 3/2/2026 12:00:00 AM |  | 28 | 21 | 24.9 | 118 | AUTOCOMPAC | 21 | AUTOCOMPAC-21-28 | 2026-10-22 | NUEVO | 2026-10-22 |  | 3.9
VIALE 26 | E-T2-03 |  | Concreto | ESCALERA T2 TRAMO 03 AL 04 | 2026-02-02 | 3/2/2026 12:00:00 AM |  | 28 | 21 | 25.1 | 119 | AUTOCOMPAC | 21 | AUTOCOMPAC-21-28 | 2026-10-22 | NUEVO | 2026-10-22 |  | 4.1
VIALE 26 | E-T2-03 |  | Concreto | ESCALERA T2 TRAMO 03 AL 04 | 2026-02-02 | 2/16/2026 12:00:00 AM |  | 14 | 21 | 23.1 | 110 | AUTOCOMPAC | 21 | AUTOCOMPAC-21-14 | 2026-10-22 | NUEVO | 2026-10-22 |  | 2.1
VIALE 26 | E-T2-03 |  | Concreto | ESCALERA T2 TRAMO 03 AL 04 | 2026-02-02 | 2/16/2026 12:00:00 AM |  | 14 | 21 | 22 | 105 | AUTOCOMPAC | 21 | AUTOCOMPAC-21-14 | 2026-10-22 | NUEVO | 2026-10-22 |  | 1
VIALE 26 | E-T2-03 |  | Concreto | ESCALERA T2 TRAMO 03 AL 04 | 2026-02-02 | 2/16/2026 12:00:00 AM |  | 14 | 21 | 21.9 | 104 | AUTOCOMPAC | 21 | AUTOCOMPAC-21-14 | 2026-10-22 | NUEVO | 2026-10-22 |  | 0.9
VIALE 26 | E-T2-03 |  | Concreto | ESCALERA T2 TRAMO 03 AL 04 | 2026-02-02 | 2/9/2026 12:00:00 AM |  | 7 | 21 | 20.2 | 96 | AUTOCOMPAC | 21 | AUTOCOMPAC-21-7 | 2026-10-22 | NUEVO | 2026-10-22 |  | -0.8
VIALE 26 | E-T2-03 |  | Concreto | ESCALERA T2 TRAMO 03 AL 04 | 2026-02-02 | 2/9/2026 12:00:00 AM |  | 7 | 21 | 18.1 | 86 | AUTOCOMPAC | 21 | AUTOCOMPAC-21-7 | 2026-10-22 | NUEVO | 2026-10-22 |  | -2.9
VIALE 26 | E-T2-03 |  | Concreto | ESCALERA T2 TRAMO 03 AL 04 | 2026-02-02 | 2/9/2026 12:00:00 AM |  | 7 | 21 | 18.9 | 90 | AUTOCOMPAC | 21 | AUTOCOMPAC-21-7 | 2026-10-22 | NUEVO | 2026-10-22 |  | -2.1
VIALE 26 | M-T1-20 |  | Concreto | MUROS T1 PISO 3 EJE 12 AL 15 ENTRE JYG M=32,28,29,30,23,10 | 2026-02-02 | 3/2/2026 12:00:00 AM |  | 28 | 28 | 27.2 | 97 | MURO | 28 | MURO-28-28 | 2026-10-22 | NUEVO | 2026-10-22 | 28 | -0.8
VIALE 26 | M-T1-20 |  | Concreto | MUROS T1 PISO 3 EJE 12 AL 15 ENTRE JYG M=32,28,29,30,23,10 | 2026-02-02 | 3/2/2026 12:00:00 AM |  | 28 | 28 | 28.6 | 102 | MURO | 28 | MURO-28-28 | 2026-10-22 | NUEVO | 2026-10-22 | 28 | 0.6
VIALE 26 | M-T1-20 |  | Concreto | MUROS T1 PISO 3 EJE 12 AL 15 ENTRE JYG M=32,28,29,30,23,10 | 2026-02-02 | 3/2/2026 12:00:00 AM |  | 28 | 28 | 28.4 | 101 | MURO | 28 | MURO-28-28 | 2026-10-22 | NUEVO | 2026-10-22 | 28 | 0.4
VIALE 26 | M-T1-20 |  | Concreto | MUROS T1 PISO 3 EJE 12 AL 15 ENTRE JYG M=32,28,29,30,23,10 | 2026-02-02 | 2/5/2026 12:00:00 AM |  | 3 | 28 | 16.7 | 60 | MURO | 28 | MURO-28-3 | 2026-10-22 | NUEVO | 2026-10-22 | 12.6 | -11.3
VIALE 26 | M-T1-20 |  | Concreto | MUROS T1 PISO 3 EJE 12 AL 15 ENTRE JYG M=32,28,29,30,23,10 | 2026-02-02 | 2/5/2026 12:00:00 AM |  | 3 | 28 | 16.3 | 58 | MURO | 28 | MURO-28-3 | 2026-10-22 | NUEVO | 2026-10-22 | 12.6 | -11.7
VIALE 26 | M-T1-20 |  | Concreto | MUROS T1 PISO 3 EJE 12 AL 15 ENTRE JYG M=32,28,29,30,23,10 | 2026-02-02 | 2/5/2026 12:00:00 AM |  | 3 | 28 | 16.4 | 59 | MURO | 28 | MURO-28-3 | 2026-10-22 | NUEVO | 2026-10-22 | 12.6 | -11.6
VIALE 26 | M-T1-20 |  | Concreto | MUROS T1 PISO 3 EJE 12 AL 15 ENTRE JYG M=32,28,29,30,23,10 | 2026-02-02 | 2/3/2026 12:00:00 AM |  | 1 | 28 | 2.1 | 8 | MURO | 28 | MURO-28-1 | 2026-10-22 | NUEVO | 2026-10-22 | 5.6 | -25.9
VIALE 26 | M-T1-20 |  | Concreto | MUROS T1 PISO 3 EJE 12 AL 15 ENTRE JYG M=32,28,29,30,23,10 | 2026-02-02 | 2/3/2026 12:00:00 AM |  | 1 | 28 | 2.2 | 8 | MURO | 28 | MURO-28-1 | 2026-10-22 | NUEVO | 2026-10-22 | 5.6 | -25.8
VIALE 26 | M-T1-20 |  | Concreto | MUROS T1 PISO 3 EJE 12 AL 15 ENTRE JYG M=32,28,29,30,23,10 | 2026-02-02 | 2/3/2026 12:00:00 AM |  | 1 | 28 | 1.9 | 7 | MURO | 28 | MURO-28-1 | 2026-10-22 | NUEVO | 2026-10-22 | 5.6 | -26.1
VIALE 26 | M-T2-43 |  | Concreto | MUROS T2 PISO 6 EJE 07 Y 08 ENTRE AYJ M=32,29,09 | 2026-02-02 | 3/2/2026 12:00:00 AM |  | 28 | 21 | 23.7 | 113 | MURO | 21 | MURO-21-28 | 2026-10-22 | NUEVO | 2026-10-22 | 21 | 2.7
VIALE 26 | M-T2-43 |  | Concreto | MUROS T2 PISO 6 EJE 07 Y 08 ENTRE AYJ M=32,29,09 | 2026-02-02 | 3/2/2026 12:00:00 AM |  | 28 | 21 | 22.6 | 108 | MURO | 21 | MURO-21-28 | 2026-10-22 | NUEVO | 2026-10-22 | 21 | 1.6
VIALE 26 | M-T2-43 |  | Concreto | MUROS T2 PISO 6 EJE 07 Y 08 ENTRE AYJ M=32,29,09 | 2026-02-02 | 3/2/2026 12:00:00 AM |  | 28 | 21 | 22.1 | 105 | MURO | 21 | MURO-21-28 | 2026-10-22 | NUEVO | 2026-10-22 | 21 | 1.1
VIALE 26 | M-T2-43 |  | Concreto | MUROS T2 PISO 6 EJE 07 Y 08 ENTRE AYJ M=32,29,09 | 2026-02-02 | 2/5/2026 12:00:00 AM |  | 3 | 21 | 11.1 | 53 | MURO | 21 | MURO-21-3 | 2026-10-22 | NUEVO | 2026-10-22 | 9.45 | -9.9
VIALE 26 | M-T2-43 |  | Concreto | MUROS T2 PISO 6 EJE 07 Y 08 ENTRE AYJ M=32,29,09 | 2026-02-02 | 2/5/2026 12:00:00 AM |  | 3 | 21 | 11.8 | 56 | MURO | 21 | MURO-21-3 | 2026-10-22 | NUEVO | 2026-10-22 | 9.45 | -9.2
VIALE 26 | M-T2-43 |  | Concreto | MUROS T2 PISO 6 EJE 07 Y 08 ENTRE AYJ M=32,29,09 | 2026-02-02 | 2/5/2026 12:00:00 AM |  | 3 | 21 | 11.2 | 53 | MURO | 21 | MURO-21-3 | 2026-10-22 | NUEVO | 2026-10-22 | 9.45 | -9.8
VIALE 26 | M-T2-43 |  | Concreto | MUROS T2 PISO 6 EJE 07 Y 08 ENTRE AYJ M=32,29,09 | 2026-02-02 | 2/3/2026 12:00:00 AM |  | 1 | 21 | 0.8 | 4 | MURO | 21 | MURO-21-1 | 2026-10-22 | NUEVO | 2026-10-22 | 4.2 | -20.2
VIALE 26 | M-T2-43 |  | Concreto | MUROS T2 PISO 6 EJE 07 Y 08 ENTRE AYJ M=32,29,09 | 2026-02-02 | 2/3/2026 12:00:00 AM |  | 1 | 21 | 1.6 | 7 | MURO | 21 | MURO-21-1 | 2026-10-22 | NUEVO | 2026-10-22 | 4.2 | -19.4
VIALE 26 | M-T2-43 |  | Concreto | MUROS T2 PISO 6 EJE 07 Y 08 ENTRE AYJ M=32,29,09 | 2026-02-02 | 2/3/2026 12:00:00 AM |  | 1 | 21 | 1.6 | 8 | MURO | 21 | MURO-21-1 | 2026-10-22 | NUEVO | 2026-10-22 | 4.2 | -19.4
VIALE 26 | P-T1-10 |  | Concreto | PLACA T1 ´PISO 2 EJES 03 AL 06 ENTRE AYG | 2026-02-02 | 3/2/2026 12:00:00 AM |  | 28 | 21 | 28.2 | 134 | PLACA | 21 | PLACA-21-28 | 2026-10-22 | NUEVO | 2026-10-22 | 21 | 7.2
VIALE 26 | P-T1-10 |  | Concreto | PLACA T1 ´PISO 2 EJES 03 AL 06 ENTRE AYG | 2026-02-02 | 3/2/2026 12:00:00 AM |  | 28 | 21 | 28.9 | 138 | PLACA | 21 | PLACA-21-28 | 2026-10-22 | NUEVO | 2026-10-22 | 21 | 7.9
VIALE 26 | P-T1-10 |  | Concreto | PLACA T1 ´PISO 2 EJES 03 AL 06 ENTRE AYG | 2026-02-02 | 3/2/2026 12:00:00 AM |  | 28 | 21 | 29.5 | 140 | PLACA | 21 | PLACA-21-28 | 2026-10-22 | NUEVO | 2026-10-22 | 21 | 8.5
VIALE 26 | P-T1-10 |  | Concreto | PLACA T1 ´PISO 2 EJES 03 AL 06 ENTRE AYG | 2026-02-02 | 2/5/2026 12:00:00 AM |  | 3 | 21 | 16.3 | 78 | PLACA | 21 | PLACA-21-3 | 2026-10-22 | NUEVO | 2026-10-22 | 9.45 | -4.7
VIALE 26 | P-T1-10 |  | Concreto | PLACA T1 ´PISO 2 EJES 03 AL 06 ENTRE AYG | 2026-02-02 | 2/5/2026 12:00:00 AM |  | 3 | 21 | 16.4 | 78 | PLACA | 21 | PLACA-21-3 | 2026-10-22 | NUEVO | 2026-10-22 | 9.45 | -4.6
VIALE 26 | P-T1-10 |  | Concreto | PLACA T1 ´PISO 2 EJES 03 AL 06 ENTRE AYG | 2026-02-02 | 2/5/2026 12:00:00 AM |  | 3 | 21 | 14.9 | 71 | PLACA | 21 | PLACA-21-3 | 2026-10-22 | NUEVO | 2026-10-22 | 9.45 | -6.1
VIALE 26 | P-T1-10 |  | Concreto | PLACA T1 ´PISO 2 EJES 03 AL 06 ENTRE AYG | 2026-02-02 | 2/3/2026 12:00:00 AM |  | 1 | 21 | 2.9 | 14 | PLACA | 21 | PLACA-21-1 | 2026-10-22 | NUEVO | 2026-10-22 | 4.2 | -18.1
VIALE 26 | P-T1-10 |  | Concreto | PLACA T1 ´PISO 2 EJES 03 AL 06 ENTRE AYG | 2026-02-02 | 2/3/2026 12:00:00 AM |  | 1 | 21 | 2.7 | 13 | PLACA | 21 | PLACA-21-1 | 2026-10-22 | NUEVO | 2026-10-22 | 4.2 | -18.3
VIALE 26 | P-T1-10 |  | Concreto | PLACA T1 ´PISO 2 EJES 03 AL 06 ENTRE AYG | 2026-02-02 | 2/3/2026 12:00:00 AM |  | 1 | 21 | 2.7 | 13 | PLACA | 21 | PLACA-21-1 | 2026-10-22 | NUEVO | 2026-10-22 | 4.2 | -18.3
VIALE 26 | P-T2-30 |  | Concreto | PLACA TORRE 2 EJES DEL 10 AL 12 ENTRE AYD PISO 7 | 2026-02-02 | 3/2/2026 12:00:00 AM |  | 28 | 21 | 30 | 143 | PLACA | 21 | PLACA-21-28 | 2026-10-22 | NUEVO | 2026-10-22 | 21 | 9
VIALE 26 | P-T2-30 |  | Concreto | PLACA TORRE 2 EJES DEL 10 AL 12 ENTRE AYD PISO 7 | 2026-02-02 | 3/2/2026 12:00:00 AM |  | 28 | 21 | 27 | 129 | PLACA | 21 | PLACA-21-28 | 2026-10-22 | NUEVO | 2026-10-22 | 21 | 6
VIALE 26 | P-T2-30 |  | Concreto | PLACA TORRE 2 EJES DEL 10 AL 12 ENTRE AYD PISO 7 | 2026-02-02 | 3/2/2026 12:00:00 AM |  | 28 | 21 | 27.8 | 132 | PLACA | 21 | PLACA-21-28 | 2026-10-22 | NUEVO | 2026-10-22 | 21 | 6.8
VIALE 26 | P-T2-30 |  | Concreto | PLACA TORRE 2 EJES DEL 10 AL 12 ENTRE AYD PISO 7 | 2026-02-02 | 2/5/2026 12:00:00 AM |  | 3 | 21 | 16.2 | 77 | PLACA | 21 | PLACA-21-3 | 2026-10-22 | NUEVO | 2026-10-22 | 9.45 | -4.8
VIALE 26 | P-T2-30 |  | Concreto | PLACA TORRE 2 EJES DEL 10 AL 12 ENTRE AYD PISO 7 | 2026-02-02 | 2/5/2026 12:00:00 AM |  | 3 | 21 | 16.4 | 78 | PLACA | 21 | PLACA-21-3 | 2026-10-22 | NUEVO | 2026-10-22 | 9.45 | -4.6
VIALE 26 | P-T2-30 |  | Concreto | PLACA TORRE 2 EJES DEL 10 AL 12 ENTRE AYD PISO 7 | 2026-02-02 | 2/5/2026 12:00:00 AM |  | 3 | 21 | 14.4 | 69 | PLACA | 21 | PLACA-21-3 | 2026-10-22 | NUEVO | 2026-10-22 | 9.45 | -6.6
VIALE 26 | P-T2-30 |  | Concreto | PLACA TORRE 2 EJES DEL 10 AL 12 ENTRE AYD PISO 7 | 2026-02-02 | 2/3/2026 12:00:00 AM |  | 1 | 21 | 2.7 | 13 | PLACA | 21 | PLACA-21-1 | 2026-10-22 | NUEVO | 2026-10-22 | 4.2 | -18.3
VIALE 26 | P-T2-30 |  | Concreto | PLACA TORRE 2 EJES DEL 10 AL 12 ENTRE AYD PISO 7 | 2026-02-02 | 2/3/2026 12:00:00 AM |  | 1 | 21 | 3.1 | 14 | PLACA | 21 | PLACA-21-1 | 2026-10-22 | NUEVO | 2026-10-22 | 4.2 | -17.9
VIALE 26 | P-T2-30 |  | Concreto | PLACA TORRE 2 EJES DEL 10 AL 12 ENTRE AYD PISO 7 | 2026-02-02 | 2/3/2026 12:00:00 AM |  | 1 | 21 | 2.2 | 11 | PLACA | 21 | PLACA-21-1 | 2026-10-22 | NUEVO | 2026-10-22 | 4.2 | -18.8
VIALE 26 | P-T1-09 |  | Concreto | PLACA PISO 2 EJE 05 AL 07 ENTRE A y D | 2026-01-31 | 2/28/2026 12:00:00 AM |  | 28 | 21 | 26.9 | 128 | PLACA | 21 | PLACA-21-28 | 2026-10-22 | NUEVO | 2026-10-22 | 21 | 5.9
VIALE 26 | P-T1-09 |  | Concreto | PLACA PISO 2 EJE 05 AL 07 ENTRE A y D | 2026-01-31 | 2/28/2026 12:00:00 AM |  | 28 | 21 | 30 | 143 | PLACA | 21 | PLACA-21-28 | 2026-10-22 | NUEVO | 2026-10-22 | 21 | 9
VIALE 26 | P-T1-09 |  | Concreto | PLACA PISO 2 EJE 05 AL 07 ENTRE A y D | 2026-01-31 | 2/28/2026 12:00:00 AM |  | 28 | 21 | 27.2 | 129 | PLACA | 21 | PLACA-21-28 | 2026-10-22 | NUEVO | 2026-10-22 | 21 | 6.2
VIALE 26 | P-T1-09 |  | Concreto | PLACA PISO 2 EJE 05 AL 07 ENTRE A y D | 2026-01-31 | 2/2/2026 12:00:00 AM |  | 2 | 21 | 9.1 | 43 | PLACA | 21 | PLACA-21-2 | 2026-10-22 | NUEVO | 2026-10-22 | 6.83 | -11.9
VIALE 26 | P-T1-09 |  | Concreto | PLACA PISO 2 EJE 05 AL 07 ENTRE A y D | 2026-01-31 | 2/2/2026 12:00:00 AM |  | 2 | 21 | 9.4 | 44 | PLACA | 21 | PLACA-21-2 | 2026-10-22 | NUEVO | 2026-10-22 | 6.83 | -11.6
VIALE 26 | P-T1-09 |  | Concreto | PLACA PISO 2 EJE 05 AL 07 ENTRE A y D | 2026-01-31 | 2/2/2026 12:00:00 AM |  | 2 | 21 | 9.5 | 45 | PLACA | 21 | PLACA-21-2 | 2026-10-22 | NUEVO | 2026-10-22 | 6.83 | -11.5
VIALE 26 | P-T2-29 |  | Concreto | PLACA PISO 7 EJE 12 AL 15 ENTRE AyJ | 2026-01-31 | 2/28/2026 12:00:00 AM |  | 28 | 21 | 24.4 | 116 | PLACA | 21 | PLACA-21-28 | 2026-10-22 | NUEVO | 2026-10-22 | 21 | 3.4
VIALE 26 | P-T2-29 |  | Concreto | PLACA PISO 7 EJE 12 AL 15 ENTRE AyJ | 2026-01-31 | 2/28/2026 12:00:00 AM |  | 28 | 21 | 23.4 | 111 | PLACA | 21 | PLACA-21-28 | 2026-10-22 | NUEVO | 2026-10-22 | 21 | 2.4
VIALE 26 | P-T2-29 |  | Concreto | PLACA PISO 7 EJE 12 AL 15 ENTRE AyJ | 2026-01-31 | 2/28/2026 12:00:00 AM |  | 28 | 21 | 26.9 | 128 | PLACA | 21 | PLACA-21-28 | 2026-10-22 | NUEVO | 2026-10-22 | 21 | 5.9
VIALE 26 | P-T2-29 |  | Concreto | PLACA PISO 7 EJE 12 AL 15 ENTRE AyJ | 2026-01-31 | 2/2/2026 12:00:00 AM |  | 2 | 21 | 9.5 | 45 | PLACA | 21 | PLACA-21-2 | 2026-10-22 | NUEVO | 2026-10-22 | 6.83 | -11.5
VIALE 26 | P-T2-29 |  | Concreto | PLACA PISO 7 EJE 12 AL 15 ENTRE AyJ | 2026-01-31 | 2/2/2026 12:00:00 AM |  | 2 | 21 | 9.6 | 46 | PLACA | 21 | PLACA-21-2 | 2026-10-22 | NUEVO | 2026-10-22 | 6.83 | -11.4
VIALE 26 | P-T2-29 |  | Concreto | PLACA PISO 7 EJE 12 AL 15 ENTRE AyJ | 2026-01-31 | 2/2/2026 12:00:00 AM |  | 2 | 21 | 9.4 | 45 | PLACA | 21 | PLACA-21-2 | 2026-10-22 | NUEVO | 2026-10-22 | 6.83 | -11.6
VIALE 26 | M-T1-19 |  | Concreto | MUROS T1 PISO EJE 05 ENTRE AYD M=23,09,22 MUROS T1 PISO 2 EJE 01 Y 02 ENTRE JYG M=20,18,01,12 | 2026-01-30 | 2/27/2026 12:00:00 AM |  | 28 | 28 | 28.9 | 103 | MURO | 28 | MURO-28-28 | 2026-10-22 | NUEVO | 2026-10-22 | 28 | 0.9
VIALE 26 | M-T1-19 |  | Concreto | MUROS T1 PISO EJE 05 ENTRE AYD M=23,09,22 MUROS T1 PISO 2 EJE 01 Y 02 ENTRE JYG M=20,18,01,12 | 2026-01-30 | 2/27/2026 12:00:00 AM |  | 28 | 28 | 27.1 | 97 | MURO | 28 | MURO-28-28 | 2026-10-22 | NUEVO | 2026-10-22 | 28 | -0.9
VIALE 26 | M-T1-19 |  | Concreto | MUROS T1 PISO EJE 05 ENTRE AYD M=23,09,22 MUROS T1 PISO 2 EJE 01 Y 02 ENTRE JYG M=20,18,01,12 | 2026-01-30 | 2/27/2026 12:00:00 AM |  | 28 | 28 | 28.1 | 100 | MURO | 28 | MURO-28-28 | 2026-10-22 | NUEVO | 2026-10-22 | 28 | 0.1
VIALE 26 | M-T1-19 |  | Concreto | MUROS T1 PISO EJE 05 ENTRE AYD M=23,09,22 MUROS T1 PISO 2 EJE 01 Y 02 ENTRE JYG M=20,18,01,12 | 2026-01-30 | 2/2/2026 12:00:00 AM |  | 3 | 28 | 19.4 | 69 | MURO | 28 | MURO-28-3 | 2026-10-22 | NUEVO | 2026-10-22 | 12.6 | -8.6
VIALE 26 | M-T1-19 |  | Concreto | MUROS T1 PISO EJE 05 ENTRE AYD M=23,09,22 MUROS T1 PISO 2 EJE 01 Y 02 ENTRE JYG M=20,18,01,12 | 2026-01-30 | 2/2/2026 12:00:00 AM |  | 3 | 28 | 17.8 | 64 | MURO | 28 | MURO-28-3 | 2026-10-22 | NUEVO | 2026-10-22 | 12.6 | -10.2
VIALE 26 | M-T1-19 |  | Concreto | MUROS T1 PISO EJE 05 ENTRE AYD M=23,09,22 MUROS T1 PISO 2 EJE 01 Y 02 ENTRE JYG M=20,18,01,12 | 2026-01-30 | 2/2/2026 12:00:00 AM |  | 3 | 28 | 19.2 | 68 | MURO | 28 | MURO-28-3 | 2026-10-22 | NUEVO | 2026-10-22 | 12.6 | -8.8
VIALE 26 | M-T1-19 |  | Concreto | MUROS T1 PISO EJE 05 ENTRE AYD M=23,09,22 MUROS T1 PISO 2 EJE 01 Y 02 ENTRE JYG M=20,18,01,12 | 2026-01-30 | 1/31/2026 12:00:00 AM |  | 1 | 28 | 4.3 | 15 | MURO | 28 | MURO-28-1 | 2026-10-22 | NUEVO | 2026-10-22 | 5.6 | -23.7
VIALE 26 | M-T1-19 |  | Concreto | MUROS T1 PISO EJE 05 ENTRE AYD M=23,09,22 MUROS T1 PISO 2 EJE 01 Y 02 ENTRE JYG M=20,18,01,12 | 2026-01-30 | 1/31/2026 12:00:00 AM |  | 1 | 28 | 4.1 | 14 | MURO | 28 | MURO-28-1 | 2026-10-22 | NUEVO | 2026-10-22 | 5.6 | -23.9
VIALE 26 | M-T1-19 |  | Concreto | MUROS T1 PISO EJE 05 ENTRE AYD M=23,09,22 MUROS T1 PISO 2 EJE 01 Y 02 ENTRE JYG M=20,18,01,12 | 2026-01-30 | 1/31/2026 12:00:00 AM |  | 1 | 28 | 4.7 | 17 | MURO | 28 | MURO-28-1 | 2026-10-22 | NUEVO | 2026-10-22 | 5.6 | -23.3
VIALE 26 | M-T2-42 |  | Concreto | MUROS T2 PISO 6 EJES 12 AL 08 ENTRE AYJ M=32,29,09 | 2026-01-30 | 2/27/2026 12:00:00 AM |  | 28 | 21 | 26.6 | 126 | MURO | 21 | MURO-21-28 | 2026-10-22 | NUEVO | 2026-10-22 | 21 | 5.6
VIALE 26 | M-T2-42 |  | Concreto | MUROS T2 PISO 6 EJES 12 AL 08 ENTRE AYJ M=32,29,09 | 2026-01-30 | 2/27/2026 12:00:00 AM |  | 28 | 21 | 24.9 | 119 | MURO | 21 | MURO-21-28 | 2026-10-22 | NUEVO | 2026-10-22 | 21 | 3.9
VIALE 26 | M-T2-42 |  | Concreto | MUROS T2 PISO 6 EJES 12 AL 08 ENTRE AYJ M=32,29,09 | 2026-01-30 | 2/27/2026 12:00:00 AM |  | 28 | 21 | 24.1 | 115 | MURO | 21 | MURO-21-28 | 2026-10-22 | NUEVO | 2026-10-22 | 21 | 3.1
VIALE 26 | M-T2-42 |  | Concreto | MUROS T2 PISO 6 EJES 12 AL 08 ENTRE AYJ M=32,29,09 | 2026-01-30 | 2/2/2026 12:00:00 AM |  | 3 | 21 | 16.1 | 76 | MURO | 21 | MURO-21-3 | 2026-10-22 | NUEVO | 2026-10-22 | 9.45 | -4.9
VIALE 26 | M-T2-42 |  | Concreto | MUROS T2 PISO 6 EJES 12 AL 08 ENTRE AYJ M=32,29,09 | 2026-01-30 | 2/2/2026 12:00:00 AM |  | 3 | 21 | 14.5 | 69 | MURO | 21 | MURO-21-3 | 2026-10-22 | NUEVO | 2026-10-22 | 9.45 | -6.5
VIALE 26 | M-T2-42 |  | Concreto | MUROS T2 PISO 6 EJES 12 AL 08 ENTRE AYJ M=32,29,09 | 2026-01-30 | 2/2/2026 12:00:00 AM |  | 3 | 21 | 15.5 | 74 | MURO | 21 | MURO-21-3 | 2026-10-22 | NUEVO | 2026-10-22 | 9.45 | -5.5
VIALE 26 | M-T2-42 |  | Concreto | MUROS T2 PISO 6 EJES 12 AL 08 ENTRE AYJ M=32,29,09 | 2026-01-30 | 1/31/2026 12:00:00 AM |  | 1 | 21 | 3.9 | 19 | MURO | 21 | MURO-21-1 | 2026-10-22 | NUEVO | 2026-10-22 | 4.2 | -17.1
VIALE 26 | M-T2-42 |  | Concreto | MUROS T2 PISO 6 EJES 12 AL 08 ENTRE AYJ M=32,29,09 | 2026-01-30 | 1/31/2026 12:00:00 AM |  | 1 | 21 | 3.7 | 17 | MURO | 21 | MURO-21-1 | 2026-10-22 | NUEVO | 2026-10-22 | 4.2 | -17.3
VIALE 26 | M-T2-42 |  | Concreto | MUROS T2 PISO 6 EJES 12 AL 08 ENTRE AYJ M=32,29,09 | 2026-01-30 | 1/31/2026 12:00:00 AM |  | 1 | 21 | 3.7 | 18 | MURO | 21 | MURO-21-1 | 2026-10-22 | NUEVO | 2026-10-22 | 4.2 | -17.3
VIALE 26 | M-T1-18 |  | Concreto | MUROS T1 EJE 04 AL 06 ENTRE AYD | 2026-01-29 | 2/26/2026 12:00:00 AM |  | 28 | 28 | 31.3 | 112 | MURO | 28 | MURO-28-28 | 2026-10-22 | NUEVO | 2026-10-22 | 28 | 3.3
VIALE 26 | M-T1-18 |  | Concreto | MUROS T1 EJE 04 AL 06 ENTRE AYD | 2026-01-29 | 2/26/2026 12:00:00 AM |  | 28 | 28 | 31 | 111 | MURO | 28 | MURO-28-28 | 2026-10-22 | NUEVO | 2026-10-22 | 28 | 3
VIALE 26 | M-T1-18 |  | Concreto | MUROS T1 EJE 04 AL 06 ENTRE AYD | 2026-01-29 | 2/26/2026 12:00:00 AM |  | 28 | 28 | 29.9 | 107 | MURO | 28 | MURO-28-28 | 2026-10-22 | NUEVO | 2026-10-22 | 28 | 1.9
VIALE 26 | M-T1-18 |  | Concreto | MUROS T1 EJE 04 AL 06 ENTRE AYD | 2026-01-29 | 2/2/2026 12:00:00 AM |  | 4 | 28 | 21.4 | 76 | MURO | 28 | MURO-28-4 | 2026-10-22 | NUEVO | 2026-10-22 | 14.07 | -6.6
VIALE 26 | M-T1-18 |  | Concreto | MUROS T1 EJE 04 AL 06 ENTRE AYD | 2026-01-29 | 2/2/2026 12:00:00 AM |  | 4 | 28 | 21.8 | 78 | MURO | 28 | MURO-28-4 | 2026-10-22 | NUEVO | 2026-10-22 | 14.07 | -6.2
VIALE 26 | M-T1-18 |  | Concreto | MUROS T1 EJE 04 AL 06 ENTRE AYD | 2026-01-29 | 2/2/2026 12:00:00 AM |  | 4 | 28 | 22.5 | 80 | MURO | 28 | MURO-28-4 | 2026-10-22 | NUEVO | 2026-10-22 | 14.07 | -5.5
VIALE 26 | M-T1-18 |  | Concreto | MUROS T1 EJE 04 AL 06 ENTRE AYD | 2026-01-29 | 1/30/2026 12:00:00 AM |  | 1 | 28 | 1.8 | 6 | MURO | 28 | MURO-28-1 | 2026-10-22 | NUEVO | 2026-10-22 | 5.6 | -26.2
VIALE 26 | M-T1-18 |  | Concreto | MUROS T1 EJE 04 AL 06 ENTRE AYD | 2026-01-29 | 1/30/2026 12:00:00 AM |  | 1 | 28 | 1.9 | 7 | MURO | 28 | MURO-28-1 | 2026-10-22 | NUEVO | 2026-10-22 | 5.6 | -26.1
VIALE 26 | M-T1-18 |  | Concreto | MUROS T1 EJE 04 AL 06 ENTRE AYD | 2026-01-29 | 1/30/2026 12:00:00 AM |  | 1 | 28 | 2 | 7 | MURO | 28 | MURO-28-1 | 2026-10-22 | NUEVO | 2026-10-22 | 5.6 | -26
VIALE 26 | P-T1-08 |  | Concreto | PLCA T1 PISO 2 EJE 07 AL 09 ENTRE AYJ | 2026-01-29 | 2/26/2026 12:00:00 AM |  | 28 | 21 | 26.9 | 128 | PLACA | 21 | PLACA-21-28 | 2026-10-22 | NUEVO | 2026-10-22 | 21 | 5.9
VIALE 26 | P-T1-08 |  | Concreto | PLCA T1 PISO 2 EJE 07 AL 09 ENTRE AYJ | 2026-01-29 | 2/26/2026 12:00:00 AM |  | 28 | 21 | 26 | 124 | PLACA | 21 | PLACA-21-28 | 2026-10-22 | NUEVO | 2026-10-22 | 21 | 5
VIALE 26 | P-T1-08 |  | Concreto | PLCA T1 PISO 2 EJE 07 AL 09 ENTRE AYJ | 2026-01-29 | 2/26/2026 12:00:00 AM |  | 28 | 21 | 25.2 | 120 | PLACA | 21 | PLACA-21-28 | 2026-10-22 | NUEVO | 2026-10-22 | 21 | 4.2
VIALE 26 | P-T1-08 |  | Concreto | PLCA T1 PISO 2 EJE 07 AL 09 ENTRE AYJ | 2026-01-29 | 2/2/2026 12:00:00 AM |  | 4 | 21 | 17.5 | 83 | PLACA | 21 | PLACA-21-4 | 2026-10-22 | NUEVO | 2026-10-22 | 10.55 | -3.5
VIALE 26 | P-T1-08 |  | Concreto | PLCA T1 PISO 2 EJE 07 AL 09 ENTRE AYJ | 2026-01-29 | 2/2/2026 12:00:00 AM |  | 4 | 21 | 19.6 | 93 | PLACA | 21 | PLACA-21-4 | 2026-10-22 | NUEVO | 2026-10-22 | 10.55 | -1.4
VIALE 26 | P-T1-08 |  | Concreto | PLCA T1 PISO 2 EJE 07 AL 09 ENTRE AYJ | 2026-01-29 | 2/2/2026 12:00:00 AM |  | 4 | 21 | 17.9 | 85 | PLACA | 21 | PLACA-21-4 | 2026-10-22 | NUEVO | 2026-10-22 | 10.55 | -3.1
VIALE 26 | P-T1-08 |  | Concreto | PLCA T1 PISO 2 EJE 07 AL 09 ENTRE AYJ | 2026-01-29 | 1/30/2026 12:00:00 AM |  | 1 | 21 | 3.1 | 15 | PLACA | 21 | PLACA-21-1 | 2026-10-22 | NUEVO | 2026-10-22 | 4.2 | -17.9
VIALE 26 | P-T1-08 |  | Concreto | PLCA T1 PISO 2 EJE 07 AL 09 ENTRE AYJ | 2026-01-29 | 1/30/2026 12:00:00 AM |  | 1 | 21 | 3.3 | 16 | PLACA | 21 | PLACA-21-1 | 2026-10-22 | NUEVO | 2026-10-22 | 4.2 | -17.7
VIALE 26 | P-T1-08 |  | Concreto | PLCA T1 PISO 2 EJE 07 AL 09 ENTRE AYJ | 2026-01-29 | 1/30/2026 12:00:00 AM |  | 1 | 21 | 3.8 | 18 | PLACA | 21 | PLACA-21-1 | 2026-10-22 | NUEVO | 2026-10-22 | 4.2 | -17.2
VIALE 26 | P-T2-28 |  | Concreto | PLACA T2 PISO 6 EJE 01 AL 04 ENTRE AYJ | 2026-01-29 | 2/26/2026 12:00:00 AM |  | 28 | 21 | 26.5 | 126 | PLACA | 21 | PLACA-21-28 | 2026-10-22 | NUEVO | 2026-10-22 | 21 | 5.5
VIALE 26 | P-T2-28 |  | Concreto | PLACA T2 PISO 6 EJE 01 AL 04 ENTRE AYJ | 2026-01-29 | 2/26/2026 12:00:00 AM |  | 28 | 21 | 27.1 | 129 | PLACA | 21 | PLACA-21-28 | 2026-10-22 | NUEVO | 2026-10-22 | 21 | 6.1
VIALE 26 | P-T2-28 |  | Concreto | PLACA T2 PISO 6 EJE 01 AL 04 ENTRE AYJ | 2026-01-29 | 2/26/2026 12:00:00 AM |  | 28 | 21 | 25 | 119 | PLACA | 21 | PLACA-21-28 | 2026-10-22 | NUEVO | 2026-10-22 | 21 | 4
VIALE 26 | P-T2-28 |  | Concreto | PLACA T2 PISO 6 EJE 01 AL 04 ENTRE AYJ | 2026-01-29 | 2/2/2026 12:00:00 AM |  | 4 | 21 | 18.6 | 88 | PLACA | 21 | PLACA-21-4 | 2026-10-22 | NUEVO | 2026-10-22 | 10.55 | -2.4
VIALE 26 | P-T2-28 |  | Concreto | PLACA T2 PISO 6 EJE 01 AL 04 ENTRE AYJ | 2026-01-29 | 2/2/2026 12:00:00 AM |  | 4 | 21 | 17 | 81 | PLACA | 21 | PLACA-21-4 | 2026-10-22 | NUEVO | 2026-10-22 | 10.55 | -4
VIALE 26 | P-T2-28 |  | Concreto | PLACA T2 PISO 6 EJE 01 AL 04 ENTRE AYJ | 2026-01-29 | 2/2/2026 12:00:00 AM |  | 4 | 21 | 17.7 | 84 | PLACA | 21 | PLACA-21-4 | 2026-10-22 | NUEVO | 2026-10-22 | 10.55 | -3.3
VIALE 26 | P-T2-28 |  | Concreto | PLACA T2 PISO 6 EJE 01 AL 04 ENTRE AYJ | 2026-01-29 | 1/30/2026 12:00:00 AM |  | 1 | 21 | 4 | 19 | PLACA | 21 | PLACA-21-1 | 2026-10-22 | NUEVO | 2026-10-22 | 4.2 | -17
VIALE 26 | P-T2-28 |  | Concreto | PLACA T2 PISO 6 EJE 01 AL 04 ENTRE AYJ | 2026-01-29 | 1/30/2026 12:00:00 AM |  | 1 | 21 | 4.1 | 20 | PLACA | 21 | PLACA-21-1 | 2026-10-22 | NUEVO | 2026-10-22 | 4.2 | -16.9
VIALE 26 | P-T2-28 |  | Concreto | PLACA T2 PISO 6 EJE 01 AL 04 ENTRE AYJ | 2026-01-29 | 1/30/2026 12:00:00 AM |  | 1 | 21 | 3.7 | 18 | PLACA | 21 | PLACA-21-1 | 2026-10-22 | NUEVO | 2026-10-22 | 4.2 | -17.3
VIALE 26 | M-T1-17 |  | Concreto | MUROS T1 PISO 2 EJE 1 AL 3 ENTRE JYG M=01,18,20,12,05,11,16 | 2026-01-28 | 2/25/2026 12:00:00 AM |  | 28 | 28 | 27.6 | 99 | MURO | 28 | MURO-28-28 | 2026-10-22 | NUEVO | 2026-10-22 | 28 | -0.4
VIALE 26 | M-T1-17 |  | Concreto | MUROS T1 PISO 2 EJE 1 AL 3 ENTRE JYG M=01,18,20,12,05,11,16 | 2026-01-28 | 2/25/2026 12:00:00 AM |  | 28 | 28 | 27.5 | 98 | MURO | 28 | MURO-28-28 | 2026-10-22 | NUEVO | 2026-10-22 | 28 | -0.5
VIALE 26 | M-T1-17 |  | Concreto | MUROS T1 PISO 2 EJE 1 AL 3 ENTRE JYG M=01,18,20,12,05,11,16 | 2026-01-28 | 2/25/2026 12:00:00 AM |  | 28 | 28 | 27.1 | 97 | MURO | 28 | MURO-28-28 | 2026-10-22 | NUEVO | 2026-10-22 | 28 | -0.9
VIALE 26 | M-T1-17 |  | Concreto | MUROS T1 PISO 2 EJE 1 AL 3 ENTRE JYG M=01,18,20,12,05,11,16 | 2026-01-28 | 1/31/2026 12:00:00 AM |  | 3 | 28 | 17.7 | 63 | MURO | 28 | MURO-28-3 | 2026-10-22 | NUEVO | 2026-10-22 | 12.6 | -10.3
VIALE 26 | M-T1-17 |  | Concreto | MUROS T1 PISO 2 EJE 1 AL 3 ENTRE JYG M=01,18,20,12,05,11,16 | 2026-01-28 | 1/31/2026 12:00:00 AM |  | 3 | 28 | 17 | 61 | MURO | 28 | MURO-28-3 | 2026-10-22 | NUEVO | 2026-10-22 | 12.6 | -11
VIALE 26 | M-T1-17 |  | Concreto | MUROS T1 PISO 2 EJE 1 AL 3 ENTRE JYG M=01,18,20,12,05,11,16 | 2026-01-28 | 1/31/2026 12:00:00 AM |  | 3 | 28 | 15.5 | 55 | MURO | 28 | MURO-28-3 | 2026-10-22 | NUEVO | 2026-10-22 | 12.6 | -12.5
VIALE 26 | M-T1-17 |  | Concreto | MUROS T1 PISO 2 EJE 1 AL 3 ENTRE JYG M=01,18,20,12,05,11,16 | 2026-01-28 | 1/29/2026 12:00:00 AM |  | 1 | 28 | 2.1 | 8 | MURO | 28 | MURO-28-1 | 2026-10-22 | NUEVO | 2026-10-22 | 5.6 | -25.9
VIALE 26 | M-T1-17 |  | Concreto | MUROS T1 PISO 2 EJE 1 AL 3 ENTRE JYG M=01,18,20,12,05,11,16 | 2026-01-28 | 1/29/2026 12:00:00 AM |  | 1 | 28 | 2.3 | 8 | MURO | 28 | MURO-28-1 | 2026-10-22 | NUEVO | 2026-10-22 | 5.6 | -25.7
VIALE 26 | M-T1-17 |  | Concreto | MUROS T1 PISO 2 EJE 1 AL 3 ENTRE JYG M=01,18,20,12,05,11,16 | 2026-01-28 | 1/29/2026 12:00:00 AM |  | 1 | 28 | 2.5 | 9 | MURO | 28 | MURO-28-1 | 2026-10-22 | NUEVO | 2026-10-22 | 5.6 | -25.5
VIALE 26 | M-T2-41 |  | Concreto | MUROS T2 PISO 6 EJE 11 AL 15 ENTRE AYD M=29,10,32 | 2026-01-28 | 2/25/2026 12:00:00 AM |  | 28 | 21 | 22.5 | 107 | MURO | 21 | MURO-21-28 | 2026-10-22 | NUEVO | 2026-10-22 | 21 | 1.5
VIALE 26 | M-T2-41 |  | Concreto | MUROS T2 PISO 6 EJE 11 AL 15 ENTRE AYD M=29,10,32 | 2026-01-28 | 2/25/2026 12:00:00 AM |  | 28 | 21 | 22.9 | 109 | MURO | 21 | MURO-21-28 | 2026-10-22 | NUEVO | 2026-10-22 | 21 | 1.9
VIALE 26 | M-T2-41 |  | Concreto | MUROS T2 PISO 6 EJE 11 AL 15 ENTRE AYD M=29,10,32 | 2026-01-28 | 2/25/2026 12:00:00 AM |  | 28 | 21 | 25.1 | 120 | MURO | 21 | MURO-21-28 | 2026-10-22 | NUEVO | 2026-10-22 | 21 | 4.1
VIALE 26 | M-T2-41 |  | Concreto | MUROS T2 PISO 6 EJE 11 AL 15 ENTRE AYD M=29,10,32 | 2026-01-28 | 1/31/2026 12:00:00 AM |  | 3 | 21 | 13.2 | 63 | MURO | 21 | MURO-21-3 | 2026-10-22 | NUEVO | 2026-10-22 | 9.45 | -7.8
VIALE 26 | M-T2-41 |  | Concreto | MUROS T2 PISO 6 EJE 11 AL 15 ENTRE AYD M=29,10,32 | 2026-01-28 | 1/31/2026 12:00:00 AM |  | 3 | 21 | 13.7 | 65 | MURO | 21 | MURO-21-3 | 2026-10-22 | NUEVO | 2026-10-22 | 9.45 | -7.3
VIALE 26 | M-T2-41 |  | Concreto | MUROS T2 PISO 6 EJE 11 AL 15 ENTRE AYD M=29,10,32 | 2026-01-28 | 1/31/2026 12:00:00 AM |  | 3 | 21 | 14.2 | 67 | MURO | 21 | MURO-21-3 | 2026-10-22 | NUEVO | 2026-10-22 | 9.45 | -6.8
VIALE 26 | M-T2-41 |  | Concreto | MUROS T2 PISO 6 EJE 11 AL 15 ENTRE AYD M=29,10,32 | 2026-01-28 | 1/29/2026 12:00:00 AM |  | 1 | 21 | 2.1 | 10 | MURO | 21 | MURO-21-1 | 2026-10-22 | NUEVO | 2026-10-22 | 4.2 | -18.9
VIALE 26 | M-T2-41 |  | Concreto | MUROS T2 PISO 6 EJE 11 AL 15 ENTRE AYD M=29,10,32 | 2026-01-28 | 1/29/2026 12:00:00 AM |  | 1 | 21 | 2.5 | 12 | MURO | 21 | MURO-21-1 | 2026-10-22 | NUEVO | 2026-10-22 | 4.2 | -18.5
VIALE 26 | M-T2-41 |  | Concreto | MUROS T2 PISO 6 EJE 11 AL 15 ENTRE AYD M=29,10,32 | 2026-01-28 | 1/29/2026 12:00:00 AM |  | 1 | 21 | 1.3 | 6 | MURO | 21 | MURO-21-1 | 2026-10-22 | NUEVO | 2026-10-22 | 4.2 | -19.7
VIALE 26 | P-T1-07 |  | Concreto | PLACA T1 PISO 2 EJE 09 AL 10 ENTRE AYJ | 2026-01-28 | 2/25/2026 12:00:00 AM |  | 28 | 21 | 27.4 | 130 | PLACA | 21 | PLACA-21-28 | 2026-10-22 | NUEVO | 2026-10-22 | 21 | 6.4
VIALE 26 | P-T1-07 |  | Concreto | PLACA T1 PISO 2 EJE 09 AL 10 ENTRE AYJ | 2026-01-28 | 2/25/2026 12:00:00 AM |  | 28 | 21 | 25.8 | 123 | PLACA | 21 | PLACA-21-28 | 2026-10-22 | NUEVO | 2026-10-22 | 21 | 4.8
VIALE 26 | P-T1-07 |  | Concreto | PLACA T1 PISO 2 EJE 09 AL 10 ENTRE AYJ | 2026-01-28 | 2/25/2026 12:00:00 AM |  | 28 | 21 | 23.7 | 113 | PLACA | 21 | PLACA-21-28 | 2026-10-22 | NUEVO | 2026-10-22 | 21 | 2.7
VIALE 26 | P-T1-07 |  | Concreto | PLACA T1 PISO 2 EJE 09 AL 10 ENTRE AYJ | 2026-01-28 | 1/31/2026 12:00:00 AM |  | 3 | 21 | 15.9 | 76 | PLACA | 21 | PLACA-21-3 | 2026-10-22 | NUEVO | 2026-10-22 | 9.45 | -5.1
VIALE 26 | P-T1-07 |  | Concreto | PLACA T1 PISO 2 EJE 09 AL 10 ENTRE AYJ | 2026-01-28 | 1/31/2026 12:00:00 AM |  | 3 | 21 | 15.4 | 73 | PLACA | 21 | PLACA-21-3 | 2026-10-22 | NUEVO | 2026-10-22 | 9.45 | -5.6
VIALE 26 | P-T1-07 |  | Concreto | PLACA T1 PISO 2 EJE 09 AL 10 ENTRE AYJ | 2026-01-28 | 1/31/2026 12:00:00 AM |  | 3 | 21 | 17 | 81 | PLACA | 21 | PLACA-21-3 | 2026-10-22 | NUEVO | 2026-10-22 | 9.45 | -4
VIALE 26 | P-T1-07 |  | Concreto | PLACA T1 PISO 2 EJE 09 AL 10 ENTRE AYJ | 2026-01-28 | 1/29/2026 12:00:00 AM |  | 1 | 21 | 3.7 | 17 | PLACA | 21 | PLACA-21-1 | 2026-10-22 | NUEVO | 2026-10-22 | 4.2 | -17.3
VIALE 26 | P-T1-07 |  | Concreto | PLACA T1 PISO 2 EJE 09 AL 10 ENTRE AYJ | 2026-01-28 | 1/29/2026 12:00:00 AM |  | 1 | 21 | 3.5 | 16 | PLACA | 21 | PLACA-21-1 | 2026-10-22 | NUEVO | 2026-10-22 | 4.2 | -17.5
VIALE 26 | P-T1-07 |  | Concreto | PLACA T1 PISO 2 EJE 09 AL 10 ENTRE AYJ | 2026-01-28 | 1/29/2026 12:00:00 AM |  | 1 | 21 | 3.8 | 18 | PLACA | 21 | PLACA-21-1 | 2026-10-22 | NUEVO | 2026-10-22 | 4.2 | -17.2
VIALE 26 | P-T2-27 |  | Concreto | PLACA T2 PISO 6 EJE 04 AL 08 ENTRE AYJ | 2026-01-28 | 2/25/2026 12:00:00 AM |  | 28 | 21 | 27.6 | 132 | PLACA | 21 | PLACA-21-28 | 2026-10-22 | NUEVO | 2026-10-22 | 21 | 6.6
VIALE 26 | P-T2-27 |  | Concreto | PLACA T2 PISO 6 EJE 04 AL 08 ENTRE AYJ | 2026-01-28 | 2/25/2026 12:00:00 AM |  | 28 | 21 | 25.9 | 124 | PLACA | 21 | PLACA-21-28 | 2026-10-22 | NUEVO | 2026-10-22 | 21 | 4.9
VIALE 26 | P-T2-27 |  | Concreto | PLACA T2 PISO 6 EJE 04 AL 08 ENTRE AYJ | 2026-01-28 | 2/25/2026 12:00:00 AM |  | 28 | 21 | 25.9 | 123 | PLACA | 21 | PLACA-21-28 | 2026-10-22 | NUEVO | 2026-10-22 | 21 | 4.9
VIALE 26 | P-T2-27 |  | Concreto | PLACA T2 PISO 6 EJE 04 AL 08 ENTRE AYJ | 2026-01-28 | 1/31/2026 12:00:00 AM |  | 3 | 21 | 17.4 | 83 | PLACA | 21 | PLACA-21-3 | 2026-10-22 | NUEVO | 2026-10-22 | 9.45 | -3.6
VIALE 26 | P-T2-27 |  | Concreto | PLACA T2 PISO 6 EJE 04 AL 08 ENTRE AYJ | 2026-01-28 | 1/31/2026 12:00:00 AM |  | 3 | 21 | 15.6 | 74 | PLACA | 21 | PLACA-21-3 | 2026-10-22 | NUEVO | 2026-10-22 | 9.45 | -5.4
VIALE 26 | P-T2-27 |  | Concreto | PLACA T2 PISO 6 EJE 04 AL 08 ENTRE AYJ | 2026-01-28 | 1/31/2026 12:00:00 AM |  | 3 | 21 | 16.4 | 78 | PLACA | 21 | PLACA-21-3 | 2026-10-22 | NUEVO | 2026-10-22 | 9.45 | -4.6
VIALE 26 | P-T2-27 |  | Concreto | PLACA T2 PISO 6 EJE 04 AL 08 ENTRE AYJ | 2026-01-28 | 1/29/2026 12:00:00 AM |  | 1 | 21 | 5.1 | 24 | PLACA | 21 | PLACA-21-1 | 2026-10-22 | NUEVO | 2026-10-22 | 4.2 | -15.9
VIALE 26 | P-T2-27 |  | Concreto | PLACA T2 PISO 6 EJE 04 AL 08 ENTRE AYJ | 2026-01-28 | 1/29/2026 12:00:00 AM |  | 1 | 21 | 5.4 | 26 | PLACA | 21 | PLACA-21-1 | 2026-10-22 | NUEVO | 2026-10-22 | 4.2 | -15.6
VIALE 26 | P-T2-27 |  | Concreto | PLACA T2 PISO 6 EJE 04 AL 08 ENTRE AYJ | 2026-01-28 | 1/29/2026 12:00:00 AM |  | 1 | 21 | 4.8 | 23 | PLACA | 21 | PLACA-21-1 | 2026-10-22 | NUEVO | 2026-10-22 | 4.2 | -16.2
VIALE 26 | M-T1-16 |  | Concreto | MUROS T1 PISO 2 EJE 04 Y 05 ENTRE GYJ M=24,02,13 | 2026-01-27 | 2/24/2026 12:00:00 AM |  | 28 | 28 | 30.9 | 110 | MURO | 28 | MURO-28-28 | 2026-10-22 | NUEVO | 2026-10-22 | 28 | 2.9
VIALE 26 | M-T1-16 |  | Concreto | MUROS T1 PISO 2 EJE 04 Y 05 ENTRE GYJ M=24,02,13 | 2026-01-27 | 2/24/2026 12:00:00 AM |  | 28 | 28 | 29.7 | 106 | MURO | 28 | MURO-28-28 | 2026-10-22 | NUEVO | 2026-10-22 | 28 | 1.7
VIALE 26 | M-T1-16 |  | Concreto | MUROS T1 PISO 2 EJE 04 Y 05 ENTRE GYJ M=24,02,13 | 2026-01-27 | 2/24/2026 12:00:00 AM |  | 28 | 28 | 32.2 | 115 | MURO | 28 | MURO-28-28 | 2026-10-22 | NUEVO | 2026-10-22 | 28 | 4.2
VIALE 26 | M-T1-16 |  | Concreto | MUROS T1 PISO 2 EJE 04 Y 05 ENTRE GYJ M=24,02,13 | 2026-01-27 | 1/30/2026 12:00:00 AM |  | 3 | 28 | 20.6 | 74 | MURO | 28 | MURO-28-3 | 2026-10-22 | NUEVO | 2026-10-22 | 12.6 | -7.4
VIALE 26 | M-T1-16 |  | Concreto | MUROS T1 PISO 2 EJE 04 Y 05 ENTRE GYJ M=24,02,13 | 2026-01-27 | 1/30/2026 12:00:00 AM |  | 3 | 28 | 19.7 | 70 | MURO | 28 | MURO-28-3 | 2026-10-22 | NUEVO | 2026-10-22 | 12.6 | -8.3
VIALE 26 | M-T1-16 |  | Concreto | MUROS T1 PISO 2 EJE 04 Y 05 ENTRE GYJ M=24,02,13 | 2026-01-27 | 1/30/2026 12:00:00 AM |  | 3 | 28 | 19.4 | 69 | MURO | 28 | MURO-28-3 | 2026-10-22 | NUEVO | 2026-10-22 | 12.6 | -8.6
VIALE 26 | M-T1-16 |  | Concreto | MUROS T1 PISO 2 EJE 04 Y 05 ENTRE GYJ M=24,02,13 | 2026-01-27 | 1/28/2026 12:00:00 AM |  | 1 | 28 | 2.2 | 8 | MURO | 28 | MURO-28-1 | 2026-10-22 | NUEVO | 2026-10-22 | 5.6 | -25.8
VIALE 26 | M-T1-16 |  | Concreto | MUROS T1 PISO 2 EJE 04 Y 05 ENTRE GYJ M=24,02,13 | 2026-01-27 | 1/28/2026 12:00:00 AM |  | 1 | 28 | 2.1 | 8 | MURO | 28 | MURO-28-1 | 2026-10-22 | NUEVO | 2026-10-22 | 5.6 | -25.9
VIALE 26 | M-T1-16 |  | Concreto | MUROS T1 PISO 2 EJE 04 Y 05 ENTRE GYJ M=24,02,13 | 2026-01-27 | 1/28/2026 12:00:00 AM |  | 1 | 28 | 2.2 | 8 | MURO | 28 | MURO-28-1 | 2026-10-22 | NUEVO | 2026-10-22 | 5.6 | -25.8
VIALE 26 | M-T2-40 |  | Concreto | MUROS T2 PISO 6 EJE 12 AL 15 ENTRE JYF M=17,28,18,32,29 | 2026-01-27 | 2/24/2026 12:00:00 AM |  | 28 | 21 | 21.4 | 102 | MURO | 21 | MURO-21-28 | 2026-10-22 | NUEVO | 2026-10-22 | 21 | 0.4
VIALE 26 | M-T2-40 |  | Concreto | MUROS T2 PISO 6 EJE 12 AL 15 ENTRE JYF M=17,28,18,32,29 | 2026-01-27 | 2/24/2026 12:00:00 AM |  | 28 | 21 | 21.7 | 103 | MURO | 21 | MURO-21-28 | 2026-10-22 | NUEVO | 2026-10-22 | 21 | 0.7
VIALE 26 | M-T2-40 |  | Concreto | MUROS T2 PISO 6 EJE 12 AL 15 ENTRE JYF M=17,28,18,32,29 | 2026-01-27 | 2/24/2026 12:00:00 AM |  | 28 | 21 | 19.9 | 95 | MURO | 21 | MURO-21-28 | 2026-10-22 | NUEVO | 2026-10-22 | 21 | -1.1
VIALE 26 | M-T2-40 |  | Concreto | MUROS T2 PISO 6 EJE 12 AL 15 ENTRE JYF M=17,28,18,32,29 | 2026-01-27 | 1/30/2026 12:00:00 AM |  | 3 | 21 | 10.6 | 51 | MURO | 21 | MURO-21-3 | 2026-10-22 | NUEVO | 2026-10-22 | 9.45 | -10.4
VIALE 26 | M-T2-40 |  | Concreto | MUROS T2 PISO 6 EJE 12 AL 15 ENTRE JYF M=17,28,18,32,29 | 2026-01-27 | 1/30/2026 12:00:00 AM |  | 3 | 21 | 11.6 | 55 | MURO | 21 | MURO-21-3 | 2026-10-22 | NUEVO | 2026-10-22 | 9.45 | -9.4
VIALE 26 | M-T2-40 |  | Concreto | MUROS T2 PISO 6 EJE 12 AL 15 ENTRE JYF M=17,28,18,32,29 | 2026-01-27 | 1/30/2026 12:00:00 AM |  | 3 | 21 | 11.5 | 54 | MURO | 21 | MURO-21-3 | 2026-10-22 | NUEVO | 2026-10-22 | 9.45 | -9.5
VIALE 26 | M-T2-40 |  | Concreto | MUROS T2 PISO 6 EJE 12 AL 15 ENTRE JYF M=17,28,18,32,29 | 2026-01-27 | 1/28/2026 12:00:00 AM |  | 1 | 21 | 2.6 | 12 | MURO | 21 | MURO-21-1 | 2026-10-22 | NUEVO | 2026-10-22 | 4.2 | -18.4
VIALE 26 | M-T2-40 |  | Concreto | MUROS T2 PISO 6 EJE 12 AL 15 ENTRE JYF M=17,28,18,32,29 | 2026-01-27 | 1/28/2026 12:00:00 AM |  | 1 | 21 | 0.7 | 3 | MURO | 21 | MURO-21-1 | 2026-10-22 | NUEVO | 2026-10-22 | 4.2 | -20.3
VIALE 26 | M-T2-40 |  | Concreto | MUROS T2 PISO 6 EJE 12 AL 15 ENTRE JYF M=17,28,18,32,29 | 2026-01-27 | 1/28/2026 12:00:00 AM |  | 1 | 21 | 1.5 | 7 | MURO | 21 | MURO-21-1 | 2026-10-22 | NUEVO | 2026-10-22 | 4.2 | -19.5
VIALE 26 | P-T1-06 |  | Concreto | PLACA T1 PISO 2 EJE 15 AL 12 ENTRE AYJ | 2026-01-27 | 2/24/2026 12:00:00 AM |  | 28 | 21 | 25.7 | 122 | PLACA | 21 | PLACA-21-28 | 2026-10-22 | NUEVO | 2026-10-22 | 21 | 4.7
VIALE 26 | P-T1-06 |  | Concreto | PLACA T1 PISO 2 EJE 15 AL 12 ENTRE AYJ | 2026-01-27 | 2/24/2026 12:00:00 AM |  | 28 | 21 | 25 | 119 | PLACA | 21 | PLACA-21-28 | 2026-10-22 | NUEVO | 2026-10-22 | 21 | 4
VIALE 26 | P-T1-06 |  | Concreto | PLACA T1 PISO 2 EJE 15 AL 12 ENTRE AYJ | 2026-01-27 | 2/24/2026 12:00:00 AM |  | 28 | 21 | 24.2 | 115 | PLACA | 21 | PLACA-21-28 | 2026-10-22 | NUEVO | 2026-10-22 | 21 | 3.2
VIALE 26 | P-T1-06 |  | Concreto | PLACA T1 PISO 2 EJE 15 AL 12 ENTRE AYJ | 2026-01-27 | 1/30/2026 12:00:00 AM |  | 3 | 21 | 16.6 | 79 | PLACA | 21 | PLACA-21-3 | 2026-10-22 | NUEVO | 2026-10-22 | 9.45 | -4.4
VIALE 26 | P-T1-06 |  | Concreto | PLACA T1 PISO 2 EJE 15 AL 12 ENTRE AYJ | 2026-01-27 | 1/30/2026 12:00:00 AM |  | 3 | 21 | 15.9 | 75 | PLACA | 21 | PLACA-21-3 | 2026-10-22 | NUEVO | 2026-10-22 | 9.45 | -5.1
VIALE 26 | P-T1-06 |  | Concreto | PLACA T1 PISO 2 EJE 15 AL 12 ENTRE AYJ | 2026-01-27 | 1/30/2026 12:00:00 AM |  | 3 | 21 | 15.9 | 76 | PLACA | 21 | PLACA-21-3 | 2026-10-22 | NUEVO | 2026-10-22 | 9.45 | -5.1
VIALE 26 | P-T1-06 |  | Concreto | PLACA T1 PISO 2 EJE 15 AL 12 ENTRE AYJ | 2026-01-27 | 1/28/2026 12:00:00 AM |  | 1 | 21 | 3.9 | 18 | PLACA | 21 | PLACA-21-1 | 2026-10-22 | NUEVO | 2026-10-22 | 4.2 | -17.1
VIALE 26 | P-T1-06 |  | Concreto | PLACA T1 PISO 2 EJE 15 AL 12 ENTRE AYJ | 2026-01-27 | 1/28/2026 12:00:00 AM |  | 1 | 21 | 4.1 | 19 | PLACA | 21 | PLACA-21-1 | 2026-10-22 | NUEVO | 2026-10-22 | 4.2 | -16.9
VIALE 26 | P-T1-06 |  | Concreto | PLACA T1 PISO 2 EJE 15 AL 12 ENTRE AYJ | 2026-01-27 | 1/28/2026 12:00:00 AM |  | 1 | 21 | 4.3 | 21 | PLACA | 21 | PLACA-21-1 | 2026-10-22 | NUEVO | 2026-10-22 | 4.2 | -16.7
VIALE 26 | C-T1-15 |  | Concreto | DADO CIMENTACION PILOTE 32 | 2026-01-26 | 2/23/2026 12:00:00 AM |  | 28 | 21 | 21.5 | 102 | TREMIE | 21 | TREMIE-21-28 | 2026-10-22 | NUEVO | 2026-10-22 | 21 | 0.5
VIALE 26 | C-T1-15 |  | Concreto | DADO CIMENTACION PILOTE 32 | 2026-01-26 | 2/23/2026 12:00:00 AM |  | 28 | 21 | 21.2 | 101 | TREMIE | 21 | TREMIE-21-28 | 2026-10-22 | NUEVO | 2026-10-22 | 21 | 0.2
VIALE 26 | C-T1-15 |  | Concreto | DADO CIMENTACION PILOTE 32 | 2026-01-26 | 2/23/2026 12:00:00 AM |  | 28 | 21 | 20.9 | 99 | TREMIE | 21 | TREMIE-21-28 | 2026-10-22 | NUEVO | 2026-10-22 | 21 | -0.1
VIALE 26 | C-T1-15 |  | Concreto | DADO CIMENTACION PILOTE 32 | 2026-01-26 | 2/9/2026 12:00:00 AM |  | 14 | 21 | 19.8 | 94 | TREMIE | 21 | TREMIE-21-14 | 2026-10-22 | NUEVO | 2026-10-22 | 14.84 | -1.2
VIALE 26 | C-T1-15 |  | Concreto | DADO CIMENTACION PILOTE 32 | 2026-01-26 | 2/9/2026 12:00:00 AM |  | 14 | 21 | 20.8 | 99 | TREMIE | 21 | TREMIE-21-14 | 2026-10-22 | NUEVO | 2026-10-22 | 14.84 | -0.2
VIALE 26 | C-T1-15 |  | Concreto | DADO CIMENTACION PILOTE 32 | 2026-01-26 | 2/9/2026 12:00:00 AM |  | 14 | 21 | 19.3 | 92 | TREMIE | 21 | TREMIE-21-14 | 2026-10-22 | NUEVO | 2026-10-22 | 14.84 | -1.7
VIALE 26 | C-T1-15 |  | Concreto | DADO CIMENTACION PILOTE 32 | 2026-01-26 | 2/2/2026 12:00:00 AM |  | 7 | 21 | 16.7 | 79 | TREMIE | 21 | TREMIE-21-7 | 2026-10-22 | NUEVO | 2026-10-22 | 11.76 | -4.3
VIALE 26 | C-T1-15 |  | Concreto | DADO CIMENTACION PILOTE 32 | 2026-01-26 | 2/2/2026 12:00:00 AM |  | 7 | 21 | 17.2 | 82 | TREMIE | 21 | TREMIE-21-7 | 2026-10-22 | NUEVO | 2026-10-22 | 11.76 | -3.8
VIALE 26 | C-T1-15 |  | Concreto | DADO CIMENTACION PILOTE 32 | 2026-01-26 | 2/2/2026 12:00:00 AM |  | 7 | 21 | 17.5 | 83 | TREMIE | 21 | TREMIE-21-7 | 2026-10-22 | NUEVO | 2026-10-22 | 11.76 | -3.5
VIALE 26 | E-T2-02 |  | Concreto | ESCALERA T2 TRAMO DEL 2 AL 3 | 2026-01-26 | 2/23/2026 12:00:00 AM |  | 28 | 21 | 25.8 | 123 | AUTOCOMPAC | 21 | AUTOCOMPAC-21-28 | 2026-10-22 | NUEVO | 2026-10-22 |  | 4.8
VIALE 26 | E-T2-02 |  | Concreto | ESCALERA T2 TRAMO DEL 2 AL 3 | 2026-01-26 | 2/23/2026 12:00:00 AM |  | 28 | 21 | 23.5 | 112 | AUTOCOMPAC | 21 | AUTOCOMPAC-21-28 | 2026-10-22 | NUEVO | 2026-10-22 |  | 2.5
VIALE 26 | E-T2-02 |  | Concreto | ESCALERA T2 TRAMO DEL 2 AL 3 | 2026-01-26 | 2/23/2026 12:00:00 AM |  | 28 | 21 | 24.7 | 117 | AUTOCOMPAC | 21 | AUTOCOMPAC-21-28 | 2026-10-22 | NUEVO | 2026-10-22 |  | 3.7
VIALE 26 | E-T2-02 |  | Concreto | ESCALERA T2 TRAMO DEL 2 AL 3 | 2026-01-26 | 1/29/2026 12:00:00 AM |  | 3 | 21 | 16.3 | 78 | AUTOCOMPAC | 21 | AUTOCOMPAC-21-3 | 2026-10-22 | NUEVO | 2026-10-22 |  | -4.7
VIALE 26 | E-T2-02 |  | Concreto | ESCALERA T2 TRAMO DEL 2 AL 3 | 2026-01-26 | 1/29/2026 12:00:00 AM |  | 3 | 21 | 16.5 | 78 | AUTOCOMPAC | 21 | AUTOCOMPAC-21-3 | 2026-10-22 | NUEVO | 2026-10-22 |  | -4.5
VIALE 26 | E-T2-02 |  | Concreto | ESCALERA T2 TRAMO DEL 2 AL 3 | 2026-01-26 | 1/29/2026 12:00:00 AM |  | 3 | 21 | 16 | 76 | AUTOCOMPAC | 21 | AUTOCOMPAC-21-3 | 2026-10-22 | NUEVO | 2026-10-22 |  | -5
VIALE 26 | E-T2-02 |  | Concreto | ESCALERA T2 TRAMO DEL 2 AL 3 | 2026-01-26 | 1/27/2026 12:00:00 AM |  | 1 | 21 | 6.8 | 32 | AUTOCOMPAC | 21 | AUTOCOMPAC-21-1 | 2026-10-22 | NUEVO | 2026-10-22 |  | -14.2
VIALE 26 | E-T2-02 |  | Concreto | ESCALERA T2 TRAMO DEL 2 AL 3 | 2026-01-26 | 1/27/2026 12:00:00 AM |  | 1 | 21 | 6.1 | 29 | AUTOCOMPAC | 21 | AUTOCOMPAC-21-1 | 2026-10-22 | NUEVO | 2026-10-22 |  | -14.9
VIALE 26 | E-T2-02 |  | Concreto | ESCALERA T2 TRAMO DEL 2 AL 3 | 2026-01-26 | 1/27/2026 12:00:00 AM |  | 1 | 21 | 5.5 | 26 | AUTOCOMPAC | 21 | AUTOCOMPAC-21-1 | 2026-10-22 | NUEVO | 2026-10-22 |  | -15.5
VIALE 26 | M-T1-15 |  | Concreto | MUROS T1 PISO 2 EJES 06,07,08 ENTRE JYG M=24,23,02,13,22 | 2026-01-26 | 2/23/2026 12:00:00 AM |  | 28 | 28 | 31.4 | 112 | MURO | 28 | MURO-28-28 | 2026-10-22 | NUEVO | 2026-10-22 | 28 | 3.4
VIALE 26 | M-T1-15 |  | Concreto | MUROS T1 PISO 2 EJES 06,07,08 ENTRE JYG M=24,23,02,13,22 | 2026-01-26 | 2/23/2026 12:00:00 AM |  | 28 | 28 | 29.1 | 104 | MURO | 28 | MURO-28-28 | 2026-10-22 | NUEVO | 2026-10-22 | 28 | 1.1
VIALE 26 | M-T1-15 |  | Concreto | MUROS T1 PISO 2 EJES 06,07,08 ENTRE JYG M=24,23,02,13,22 | 2026-01-26 | 2/23/2026 12:00:00 AM |  | 28 | 28 | 30.4 | 108 | MURO | 28 | MURO-28-28 | 2026-10-22 | NUEVO | 2026-10-22 | 28 | 2.4
VIALE 26 | M-T1-15 |  | Concreto | MUROS T1 PISO 2 EJES 06,07,08 ENTRE JYG M=24,23,02,13,22 | 2026-01-26 | 1/29/2026 12:00:00 AM |  | 3 | 28 | 20.2 | 72 | MURO | 28 | MURO-28-3 | 2026-10-22 | NUEVO | 2026-10-22 | 12.6 | -7.8
VIALE 26 | M-T1-15 |  | Concreto | MUROS T1 PISO 2 EJES 06,07,08 ENTRE JYG M=24,23,02,13,22 | 2026-01-26 | 1/29/2026 12:00:00 AM |  | 3 | 28 | 19.4 | 69 | MURO | 28 | MURO-28-3 | 2026-10-22 | NUEVO | 2026-10-22 | 12.6 | -8.6
VIALE 26 | M-T1-15 |  | Concreto | MUROS T1 PISO 2 EJES 06,07,08 ENTRE JYG M=24,23,02,13,22 | 2026-01-26 | 1/29/2026 12:00:00 AM |  | 3 | 28 | 18.9 | 68 | MURO | 28 | MURO-28-3 | 2026-10-22 | NUEVO | 2026-10-22 | 12.6 | -9.1
VIALE 26 | M-T1-15 |  | Concreto | MUROS T1 PISO 2 EJES 06,07,08 ENTRE JYG M=24,23,02,13,22 | 2026-01-26 | 1/27/2026 12:00:00 AM |  | 1 | 28 | 5 | 18 | MURO | 28 | MURO-28-1 | 2026-10-22 | NUEVO | 2026-10-22 | 5.6 | -23
VIALE 26 | M-T1-15 |  | Concreto | MUROS T1 PISO 2 EJES 06,07,08 ENTRE JYG M=24,23,02,13,22 | 2026-01-26 | 1/27/2026 12:00:00 AM |  | 1 | 28 | 3 | 11 | MURO | 28 | MURO-28-1 | 2026-10-22 | NUEVO | 2026-10-22 | 5.6 | -25
VIALE 26 | M-T1-15 |  | Concreto | MUROS T1 PISO 2 EJES 06,07,08 ENTRE JYG M=24,23,02,13,22 | 2026-01-26 | 1/27/2026 12:00:00 AM |  | 1 | 28 | 3.1 | 11 | MURO | 28 | MURO-28-1 | 2026-10-22 | NUEVO | 2026-10-22 | 5.6 | -24.9
VIALE 26 | M-T2-39 |  | Concreto | MUROS T2 P5 EJE 1 AL 12 ENTRE AyD M=1,5,20,24,25,26,19 | 2026-01-26 | 3/23/2026 12:00:00 AM |  | 56 | 28 | 28.3 | 101 | MURO | 28 | MURO-28-56 | 2026-10-22 | NUEVO | 2026-10-22 | 28 | 0.3
VIALE 26 | M-T2-39 |  | Concreto | MUROS T2 P5 EJE 1 AL 12 ENTRE AyD M=1,5,20,24,25,26,19 | 2026-01-26 | 3/23/2026 12:00:00 AM |  | 56 | 28 | 28.5 | 102 | MURO | 28 | MURO-28-56 | 2026-10-22 | NUEVO | 2026-10-22 | 28 | 0.5
VIALE 26 | M-T2-39 |  | Concreto | MUROS T2 P5 EJE 1 AL 12 ENTRE AyD M=1,5,20,24,25,26,19 | 2026-01-26 | 3/23/2026 12:00:00 AM |  | 56 | 28 | 27.7 | 99 | MURO | 28 | MURO-28-56 | 2026-10-22 | NUEVO | 2026-10-22 | 28 | -0.3
VIALE 26 | M-T2-39 |  | Concreto | MUROS T2 P5 EJE 1 AL 12 ENTRE AyD M=1,5,20,24,25,26,19 | 2026-01-26 | 2/23/2026 12:00:00 AM |  | 28 | 28 | 24.9 | 89 | MURO | 28 | MURO-28-28 | 2026-10-22 | NUEVO | 2026-10-22 | 28 | -3.1
VIALE 26 | M-T2-39 |  | Concreto | MUROS T2 P5 EJE 1 AL 12 ENTRE AyD M=1,5,20,24,25,26,19 | 2026-01-26 | 2/23/2026 12:00:00 AM |  | 28 | 28 | 25.4 | 91 | MURO | 28 | MURO-28-28 | 2026-10-22 | NUEVO | 2026-10-22 | 28 | -2.6
VIALE 26 | M-T2-39 |  | Concreto | MUROS T2 P5 EJE 1 AL 12 ENTRE AyD M=1,5,20,24,25,26,19 | 2026-01-26 | 2/23/2026 12:00:00 AM |  | 28 | 28 | 26 | 93 | MURO | 28 | MURO-28-28 | 2026-10-22 | NUEVO | 2026-10-22 | 28 | -2
VIALE 26 | M-T2-39 |  | Concreto | MUROS T2 P5 EJE 1 AL 12 ENTRE AyD M=1,5,20,24,25,26,19 | 2026-01-26 | 1/29/2026 12:00:00 AM |  | 3 | 28 | 15 | 53 | MURO | 28 | MURO-28-3 | 2026-10-22 | NUEVO | 2026-10-22 | 12.6 | -13
VIALE 26 | M-T2-39 |  | Concreto | MUROS T2 P5 EJE 1 AL 12 ENTRE AyD M=1,5,20,24,25,26,19 | 2026-01-26 | 1/29/2026 12:00:00 AM |  | 3 | 28 | 15.8 | 56 | MURO | 28 | MURO-28-3 | 2026-10-22 | NUEVO | 2026-10-22 | 12.6 | -12.2
VIALE 26 | M-T2-39 |  | Concreto | MUROS T2 P5 EJE 1 AL 12 ENTRE AyD M=1,5,20,24,25,26,19 | 2026-01-26 | 1/29/2026 12:00:00 AM |  | 3 | 28 | 16.3 | 58 | MURO | 28 | MURO-28-3 | 2026-10-22 | NUEVO | 2026-10-22 | 12.6 | -11.7
VIALE 26 | M-T2-39 |  | Concreto | MUROS T2 P5 EJE 1 AL 12 ENTRE AyD M=1,5,20,24,25,26,19 | 2026-01-26 | 1/27/2026 12:00:00 AM |  | 1 | 28 | 2.4 | 8 | MURO | 28 | MURO-28-1 | 2026-10-22 | NUEVO | 2026-10-22 | 5.6 | -25.6
VIALE 26 | M-T2-39 |  | Concreto | MUROS T2 P5 EJE 1 AL 12 ENTRE AyD M=1,5,20,24,25,26,19 | 2026-01-26 | 1/27/2026 12:00:00 AM |  | 1 | 28 | 2.6 | 9 | MURO | 28 | MURO-28-1 | 2026-10-22 | NUEVO | 2026-10-22 | 5.6 | -25.4
VIALE 26 | M-T2-39 |  | Concreto | MUROS T2 P5 EJE 1 AL 12 ENTRE AyD M=1,5,20,24,25,26,19 | 2026-01-26 | 1/27/2026 12:00:00 AM |  | 1 | 28 | 2.6 | 9 | MURO | 28 | MURO-28-1 | 2026-10-22 | NUEVO | 2026-10-22 | 5.6 | -25.4
VIALE 26 | P-T2-26 |  | Concreto | PLACA T2 PISO 6 EJE 08 AL 10 ENTRE AYJ | 2026-01-26 | 2/23/2026 12:00:00 AM |  | 28 | 21 | 22.3 | 106 | PLACA | 21 | PLACA-21-28 | 2026-10-22 | NUEVO | 2026-10-22 | 21 | 1.3
VIALE 26 | P-T2-26 |  | Concreto | PLACA T2 PISO 6 EJE 08 AL 10 ENTRE AYJ | 2026-01-26 | 2/23/2026 12:00:00 AM |  | 28 | 21 | 24.9 | 118 | PLACA | 21 | PLACA-21-28 | 2026-10-22 | NUEVO | 2026-10-22 | 21 | 3.9
VIALE 26 | P-T2-26 |  | Concreto | PLACA T2 PISO 6 EJE 08 AL 10 ENTRE AYJ | 2026-01-26 | 2/23/2026 12:00:00 AM |  | 28 | 21 | 21.1 | 100 | PLACA | 21 | PLACA-21-28 | 2026-10-22 | NUEVO | 2026-10-22 | 21 | 0.1
VIALE 26 | P-T2-26 |  | Concreto | PLACA T2 PISO 6 EJE 08 AL 10 ENTRE AYJ | 2026-01-26 | 1/29/2026 12:00:00 AM |  | 3 | 21 | 16.7 | 80 | PLACA | 21 | PLACA-21-3 | 2026-10-22 | NUEVO | 2026-10-22 | 9.45 | -4.3
VIALE 26 | P-T2-26 |  | Concreto | PLACA T2 PISO 6 EJE 08 AL 10 ENTRE AYJ | 2026-01-26 | 1/29/2026 12:00:00 AM |  | 3 | 21 | 15.9 | 76 | PLACA | 21 | PLACA-21-3 | 2026-10-22 | NUEVO | 2026-10-22 | 9.45 | -5.1
VIALE 26 | P-T2-26 |  | Concreto | PLACA T2 PISO 6 EJE 08 AL 10 ENTRE AYJ | 2026-01-26 | 1/29/2026 12:00:00 AM |  | 3 | 21 | 16.7 | 80 | PLACA | 21 | PLACA-21-3 | 2026-10-22 | NUEVO | 2026-10-22 | 9.45 | -4.3
VIALE 26 | P-T2-26 |  | Concreto | PLACA T2 PISO 6 EJE 08 AL 10 ENTRE AYJ | 2026-01-26 | 1/27/2026 12:00:00 AM |  | 1 | 21 | 4.2 | 20 | PLACA | 21 | PLACA-21-1 | 2026-10-22 | NUEVO | 2026-10-22 | 4.2 | -16.8
VIALE 26 | P-T2-26 |  | Concreto | PLACA T2 PISO 6 EJE 08 AL 10 ENTRE AYJ | 2026-01-26 | 1/27/2026 12:00:00 AM |  | 1 | 21 | 4.2 | 20 | PLACA | 21 | PLACA-21-1 | 2026-10-22 | NUEVO | 2026-10-22 | 4.2 | -16.8
VIALE 26 | P-T2-26 |  | Concreto | PLACA T2 PISO 6 EJE 08 AL 10 ENTRE AYJ | 2026-01-26 | 1/27/2026 12:00:00 AM |  | 1 | 21 | 4.2 | 20 | PLACA | 21 | PLACA-21-1 | 2026-10-22 | NUEVO | 2026-10-22 | 4.2 | -16.8
VIALE 26 | M-T1-14 |  | Concreto | MUROS T1 PISO 2 EJE 09 ENTRE AYJ M=23,22,09 | 2026-01-24 | 2/21/2026 12:00:00 AM |  | 28 | 28 | 27.1 | 97 | MURO | 28 | MURO-28-28 | 2026-10-22 | NUEVO | 2026-10-22 | 28 | -0.9
VIALE 26 | M-T1-14 |  | Concreto | MUROS T1 PISO 2 EJE 09 ENTRE AYJ M=23,22,09 | 2026-01-24 | 2/21/2026 12:00:00 AM |  | 28 | 28 | 26.7 | 96 | MURO | 28 | MURO-28-28 | 2026-10-22 | NUEVO | 2026-10-22 | 28 | -1.3
VIALE 26 | M-T1-14 |  | Concreto | MUROS T1 PISO 2 EJE 09 ENTRE AYJ M=23,22,09 | 2026-01-24 | 2/21/2026 12:00:00 AM |  | 28 | 28 | 25.1 | 90 | MURO | 28 | MURO-28-28 | 2026-10-22 | NUEVO | 2026-10-22 | 28 | -2.9
VIALE 26 | M-T1-14 |  | Concreto | MUROS T1 PISO 2 EJE 09 ENTRE AYJ M=23,22,09 | 2026-01-24 | 1/31/2026 12:00:00 AM |  | 7 | 28 | 19.6 | 70 | MURO | 28 | MURO-28-7 | 2026-10-22 | NUEVO | 2026-10-22 | 18.48 | -8.4
VIALE 26 | M-T1-14 |  | Concreto | MUROS T1 PISO 2 EJE 09 ENTRE AYJ M=23,22,09 | 2026-01-24 | 1/31/2026 12:00:00 AM |  | 7 | 28 | 21.3 | 76 | MURO | 28 | MURO-28-7 | 2026-10-22 | NUEVO | 2026-10-22 | 18.48 | -6.7
VIALE 26 | M-T1-14 |  | Concreto | MUROS T1 PISO 2 EJE 09 ENTRE AYJ M=23,22,09 | 2026-01-24 | 1/31/2026 12:00:00 AM |  | 7 | 28 | 20.7 | 74 | MURO | 28 | MURO-28-7 | 2026-10-22 | NUEVO | 2026-10-22 | 18.48 | -7.3
VIALE 26 | M-T1-14 |  | Concreto | MUROS T1 PISO 2 EJE 09 ENTRE AYJ M=23,22,09 | 2026-01-24 | 1/26/2026 12:00:00 AM |  | 2 | 28 | 11.4 | 41 | MURO | 28 | MURO-28-2 | 2026-10-22 | NUEVO | 2026-10-22 | 9.1 | -16.6
VIALE 26 | M-T1-14 |  | Concreto | MUROS T1 PISO 2 EJE 09 ENTRE AYJ M=23,22,09 | 2026-01-24 | 1/26/2026 12:00:00 AM |  | 2 | 28 | 11.1 | 40 | MURO | 28 | MURO-28-2 | 2026-10-22 | NUEVO | 2026-10-22 | 9.1 | -16.9
VIALE 26 | M-T1-14 |  | Concreto | MUROS T1 PISO 2 EJE 09 ENTRE AYJ M=23,22,09 | 2026-01-24 | 1/26/2026 12:00:00 AM |  | 2 | 28 | 11.1 | 40 | MURO | 28 | MURO-28-2 | 2026-10-22 | NUEVO | 2026-10-22 | 9.1 | -16.9
VIALE 26 | M-T2-38 |  | Concreto | MUROS T2 P5 EJE 04 ENTRE AYD EJE 02 ENTRE FYJ M=16,27,01 | 2026-01-24 | 2/21/2026 12:00:00 AM |  | 28 | 28 | 28.8 | 103 | MURO | 28 | MURO-28-28 | 2026-10-22 | NUEVO | 2026-10-22 | 28 | 0.8
VIALE 26 | M-T2-38 |  | Concreto | MUROS T2 P5 EJE 04 ENTRE AYD EJE 02 ENTRE FYJ M=16,27,01 | 2026-01-24 | 2/21/2026 12:00:00 AM |  | 28 | 28 | 28.3 | 101 | MURO | 28 | MURO-28-28 | 2026-10-22 | NUEVO | 2026-10-22 | 28 | 0.3
VIALE 26 | M-T2-38 |  | Concreto | MUROS T2 P5 EJE 04 ENTRE AYD EJE 02 ENTRE FYJ M=16,27,01 | 2026-01-24 | 2/21/2026 12:00:00 AM |  | 28 | 28 | 28.4 | 101 | MURO | 28 | MURO-28-28 | 2026-10-22 | NUEVO | 2026-10-22 | 28 | 0.4
VIALE 26 | M-T2-38 |  | Concreto | MUROS T2 P5 EJE 04 ENTRE AYD EJE 02 ENTRE FYJ M=16,27,01 | 2026-01-24 | 1/31/2026 12:00:00 AM |  | 7 | 28 | 24.4 | 87 | MURO | 28 | MURO-28-7 | 2026-10-22 | NUEVO | 2026-10-22 | 18.48 | -3.6
VIALE 26 | M-T2-38 |  | Concreto | MUROS T2 P5 EJE 04 ENTRE AYD EJE 02 ENTRE FYJ M=16,27,01 | 2026-01-24 | 1/31/2026 12:00:00 AM |  | 7 | 28 | 22.7 | 81 | MURO | 28 | MURO-28-7 | 2026-10-22 | NUEVO | 2026-10-22 | 18.48 | -5.3
VIALE 26 | M-T2-38 |  | Concreto | MUROS T2 P5 EJE 04 ENTRE AYD EJE 02 ENTRE FYJ M=16,27,01 | 2026-01-24 | 1/31/2026 12:00:00 AM |  | 7 | 28 | 23.9 | 85 | MURO | 28 | MURO-28-7 | 2026-10-22 | NUEVO | 2026-10-22 | 18.48 | -4.1
VIALE 26 | M-T2-38 |  | Concreto | MUROS T2 P5 EJE 04 ENTRE AYD EJE 02 ENTRE FYJ M=16,27,01 | 2026-01-24 | 1/26/2026 12:00:00 AM |  | 2 | 28 | 11.7 | 42 | MURO | 28 | MURO-28-2 | 2026-10-22 | NUEVO | 2026-10-22 | 9.1 | -16.3
VIALE 26 | M-T2-38 |  | Concreto | MUROS T2 P5 EJE 04 ENTRE AYD EJE 02 ENTRE FYJ M=16,27,01 | 2026-01-24 | 1/26/2026 12:00:00 AM |  | 2 | 28 | 12 | 43 | MURO | 28 | MURO-28-2 | 2026-10-22 | NUEVO | 2026-10-22 | 9.1 | -16
VIALE 26 | M-T2-38 |  | Concreto | MUROS T2 P5 EJE 04 ENTRE AYD EJE 02 ENTRE FYJ M=16,27,01 | 2026-01-24 | 1/26/2026 12:00:00 AM |  | 2 | 28 | 11.7 | 42 | MURO | 28 | MURO-28-2 | 2026-10-22 | NUEVO | 2026-10-22 | 9.1 | -16.3
VIALE 26 | P-T2-25 |  | Concreto | PLCA T2 PISO 6 EJE 10 AL 12 ENTRE AYJ | 2026-01-24 | 2/21/2026 12:00:00 AM |  | 28 | 21 | 22.1 | 105 | PLACA | 21 | PLACA-21-28 | 2026-10-22 | NUEVO | 2026-10-22 | 21 | 1.1
VIALE 26 | P-T2-25 |  | Concreto | PLCA T2 PISO 6 EJE 10 AL 12 ENTRE AYJ | 2026-01-24 | 2/21/2026 12:00:00 AM |  | 28 | 21 | 21.4 | 102 | PLACA | 21 | PLACA-21-28 | 2026-10-22 | NUEVO | 2026-10-22 | 21 | 0.4
VIALE 26 | P-T2-25 |  | Concreto | PLCA T2 PISO 6 EJE 10 AL 12 ENTRE AYJ | 2026-01-24 | 2/21/2026 12:00:00 AM |  | 28 | 21 | 18.4 | 87 | PLACA | 21 | PLACA-21-28 | 2026-10-22 | NUEVO | 2026-10-22 | 21 | -2.6
VIALE 26 | P-T2-25 |  | Concreto | PLCA T2 PISO 6 EJE 10 AL 12 ENTRE AYJ | 2026-01-24 | 1/31/2026 12:00:00 AM |  | 7 | 21 | 16.7 | 80 | PLACA | 21 | PLACA-21-7 | 2026-10-22 | NUEVO | 2026-10-22 | 13.86 | -4.3
VIALE 26 | P-T2-25 |  | Concreto | PLCA T2 PISO 6 EJE 10 AL 12 ENTRE AYJ | 2026-01-24 | 1/31/2026 12:00:00 AM |  | 7 | 21 | 17.4 | 83 | PLACA | 21 | PLACA-21-7 | 2026-10-22 | NUEVO | 2026-10-22 | 13.86 | -3.6
VIALE 26 | P-T2-25 |  | Concreto | PLCA T2 PISO 6 EJE 10 AL 12 ENTRE AYJ | 2026-01-24 | 1/31/2026 12:00:00 AM |  | 7 | 21 | 16.8 | 80 | PLACA | 21 | PLACA-21-7 | 2026-10-22 | NUEVO | 2026-10-22 | 13.86 | -4.2
VIALE 26 | P-T2-25 |  | Concreto | PLCA T2 PISO 6 EJE 10 AL 12 ENTRE AYJ | 2026-01-24 | 1/26/2026 12:00:00 AM |  | 2 | 21 | 7.9 | 38 | PLACA | 21 | PLACA-21-2 | 2026-10-22 | NUEVO | 2026-10-22 | 6.83 | -13.1
VIALE 26 | P-T2-25 |  | Concreto | PLCA T2 PISO 6 EJE 10 AL 12 ENTRE AYJ | 2026-01-24 | 1/26/2026 12:00:00 AM |  | 2 | 21 | 7.6 | 36 | PLACA | 21 | PLACA-21-2 | 2026-10-22 | NUEVO | 2026-10-22 | 6.83 | -13.4
VIALE 26 | P-T2-25 |  | Concreto | PLCA T2 PISO 6 EJE 10 AL 12 ENTRE AYJ | 2026-01-24 | 1/26/2026 12:00:00 AM |  | 2 | 21 | 7.3 | 35 | PLACA | 21 | PLACA-21-2 | 2026-10-22 | NUEVO | 2026-10-22 | 6.83 | -13.7
VIALE 26 | M-T1-13 |  | Concreto | MURO T1 PISO 2 RJR 10Y11 ENTRE AyJ M=32,09,29 | 2026-01-23 | 2/20/2026 12:00:00 AM |  | 28 | 28 | 29.6 | 106 | MURO | 28 | MURO-28-28 | 2026-10-22 | NUEVO | 2026-10-22 | 28 | 1.6
VIALE 26 | M-T1-13 |  | Concreto | MURO T1 PISO 2 RJR 10Y11 ENTRE AyJ M=32,09,29 | 2026-01-23 | 2/20/2026 12:00:00 AM |  | 28 | 28 | 28.9 | 103 | MURO | 28 | MURO-28-28 | 2026-10-22 | NUEVO | 2026-10-22 | 28 | 0.9
VIALE 26 | M-T1-13 |  | Concreto | MURO T1 PISO 2 RJR 10Y11 ENTRE AyJ M=32,09,29 | 2026-01-23 | 2/20/2026 12:00:00 AM |  | 28 | 28 | 31.5 | 112 | MURO | 28 | MURO-28-28 | 2026-10-22 | NUEVO | 2026-10-22 | 28 | 3.5
VIALE 26 | M-T1-13 |  | Concreto | MURO T1 PISO 2 RJR 10Y11 ENTRE AyJ M=32,09,29 | 2026-01-23 | 2/6/2026 12:00:00 AM |  | 14 | 28 | 26.3 | 94 | MURO | 28 | MURO-28-14 | 2026-10-22 | NUEVO | 2026-10-22 | 21.65 | -1.7
VIALE 26 | M-T1-13 |  | Concreto | MURO T1 PISO 2 RJR 10Y11 ENTRE AyJ M=32,09,29 | 2026-01-23 | 2/6/2026 12:00:00 AM |  | 14 | 28 | 26.7 | 96 | MURO | 28 | MURO-28-14 | 2026-10-22 | NUEVO | 2026-10-22 | 21.65 | -1.3
VIALE 26 | M-T1-13 |  | Concreto | MURO T1 PISO 2 RJR 10Y11 ENTRE AyJ M=32,09,29 | 2026-01-23 | 2/6/2026 12:00:00 AM |  | 14 | 28 | 27.7 | 99 | MURO | 28 | MURO-28-14 | 2026-10-22 | NUEVO | 2026-10-22 | 21.65 | -0.3
VIALE 26 | M-T1-13 |  | Concreto | MURO T1 PISO 2 RJR 10Y11 ENTRE AyJ M=32,09,29 | 2026-01-23 | 1/30/2026 12:00:00 AM |  | 7 | 28 | 23.7 | 85 | MURO | 28 | MURO-28-7 | 2026-10-22 | NUEVO | 2026-10-22 | 18.48 | -4.3
VIALE 26 | M-T1-13 |  | Concreto | MURO T1 PISO 2 RJR 10Y11 ENTRE AyJ M=32,09,29 | 2026-01-23 | 1/30/2026 12:00:00 AM |  | 7 | 28 | 26 | 93 | MURO | 28 | MURO-28-7 | 2026-10-22 | NUEVO | 2026-10-22 | 18.48 | -2
VIALE 26 | M-T1-13 |  | Concreto | MURO T1 PISO 2 RJR 10Y11 ENTRE AyJ M=32,09,29 | 2026-01-23 | 1/30/2026 12:00:00 AM |  | 7 | 28 | 24 | 86 | MURO | 28 | MURO-28-7 | 2026-10-22 | NUEVO | 2026-10-22 | 18.48 | -4
VIALE 26 | M-T1-13 |  | Concreto | MURO T1 PISO 2 RJR 10Y11 ENTRE AyJ M=32,09,29 | 2026-01-23 | 1/26/2026 12:00:00 AM |  | 3 | 28 | 20.7 | 74 | MURO | 28 | MURO-28-3 | 2026-10-22 | NUEVO | 2026-10-22 | 12.6 | -7.3
VIALE 26 | M-T1-13 |  | Concreto | MURO T1 PISO 2 RJR 10Y11 ENTRE AyJ M=32,09,29 | 2026-01-23 | 1/26/2026 12:00:00 AM |  | 3 | 28 | 21.6 | 77 | MURO | 28 | MURO-28-3 | 2026-10-22 | NUEVO | 2026-10-22 | 12.6 | -6.4
VIALE 26 | M-T1-13 |  | Concreto | MURO T1 PISO 2 RJR 10Y11 ENTRE AyJ M=32,09,29 | 2026-01-23 | 1/26/2026 12:00:00 AM |  | 3 | 28 | 19.6 | 70 | MURO | 28 | MURO-28-3 | 2026-10-22 | NUEVO | 2026-10-22 | 12.6 | -8.4
VIALE 26 | M-T1-13 |  | Concreto | MURO T1 PISO 2 RJR 10Y11 ENTRE AyJ M=32,09,29 | 2026-01-23 | 1/24/2026 12:00:00 AM |  | 1 | 28 | 3.8 | 14 | MURO | 28 | MURO-28-1 | 2026-10-22 | NUEVO | 2026-10-22 | 5.6 | -24.2
VIALE 26 | M-T1-13 |  | Concreto | MURO T1 PISO 2 RJR 10Y11 ENTRE AyJ M=32,09,29 | 2026-01-23 | 1/24/2026 12:00:00 AM |  | 1 | 28 | 3.7 | 13 | MURO | 28 | MURO-28-1 | 2026-10-22 | NUEVO | 2026-10-22 | 5.6 | -24.3
VIALE 26 | M-T1-13 |  | Concreto | MURO T1 PISO 2 RJR 10Y11 ENTRE AyJ M=32,09,29 | 2026-01-23 | 1/24/2026 12:00:00 AM |  | 1 | 28 | 4 | 14 | MURO | 28 | MURO-28-1 | 2026-10-22 | NUEVO | 2026-10-22 | 5.6 | -24
VIALE 26 | M-T2-37 |  | Concreto | MUROS T2 PISO 5 EJE 04Y07 ENTRE AyJ M=32,09,29 | 2026-01-23 | 2/20/2026 12:00:00 AM |  | 28 | 28 | 28.3 | 101 | MURO | 28 | MURO-28-28 | 2026-10-22 | NUEVO | 2026-10-22 | 28 | 0.3
VIALE 26 | M-T2-37 |  | Concreto | MUROS T2 PISO 5 EJE 04Y07 ENTRE AyJ M=32,09,29 | 2026-01-23 | 2/20/2026 12:00:00 AM |  | 28 | 28 | 27.2 | 97 | MURO | 28 | MURO-28-28 | 2026-10-22 | NUEVO | 2026-10-22 | 28 | -0.8
VIALE 26 | M-T2-37 |  | Concreto | MUROS T2 PISO 5 EJE 04Y07 ENTRE AyJ M=32,09,29 | 2026-01-23 | 2/20/2026 12:00:00 AM |  | 28 | 28 | 26.7 | 95 | MURO | 28 | MURO-28-28 | 2026-10-22 | NUEVO | 2026-10-22 | 28 | -1.3
VIALE 26 | M-T2-37 |  | Concreto | MUROS T2 PISO 5 EJE 04Y07 ENTRE AyJ M=32,09,29 | 2026-01-23 | 2/6/2026 12:00:00 AM |  | 14 | 28 | 27 | 96 | MURO | 28 | MURO-28-14 | 2026-10-22 | NUEVO | 2026-10-22 | 21.65 | -1
VIALE 26 | M-T2-37 |  | Concreto | MUROS T2 PISO 5 EJE 04Y07 ENTRE AyJ M=32,09,29 | 2026-01-23 | 2/6/2026 12:00:00 AM |  | 14 | 28 | 26.7 | 95 | MURO | 28 | MURO-28-14 | 2026-10-22 | NUEVO | 2026-10-22 | 21.65 | -1.3
VIALE 26 | M-T2-37 |  | Concreto | MUROS T2 PISO 5 EJE 04Y07 ENTRE AyJ M=32,09,29 | 2026-01-23 | 2/6/2026 12:00:00 AM |  | 14 | 28 | 25.1 | 90 | MURO | 28 | MURO-28-14 | 2026-10-22 | NUEVO | 2026-10-22 | 21.65 | -2.9
VIALE 26 | M-T2-37 |  | Concreto | MUROS T2 PISO 5 EJE 04Y07 ENTRE AyJ M=32,09,29 | 2026-01-23 | 1/30/2026 12:00:00 AM |  | 7 | 28 | 23.8 | 85 | MURO | 28 | MURO-28-7 | 2026-10-22 | NUEVO | 2026-10-22 | 18.48 | -4.2
VIALE 26 | M-T2-37 |  | Concreto | MUROS T2 PISO 5 EJE 04Y07 ENTRE AyJ M=32,09,29 | 2026-01-23 | 1/30/2026 12:00:00 AM |  | 7 | 28 | 25.2 | 90 | MURO | 28 | MURO-28-7 | 2026-10-22 | NUEVO | 2026-10-22 | 18.48 | -2.8
VIALE 26 | M-T2-37 |  | Concreto | MUROS T2 PISO 5 EJE 04Y07 ENTRE AyJ M=32,09,29 | 2026-01-23 | 1/30/2026 12:00:00 AM |  | 7 | 28 | 24.9 | 89 | MURO | 28 | MURO-28-7 | 2026-10-22 | NUEVO | 2026-10-22 | 18.48 | -3.1
VIALE 26 | M-T2-37 |  | Concreto | MUROS T2 PISO 5 EJE 04Y07 ENTRE AyJ M=32,09,29 | 2026-01-23 | 1/26/2026 12:00:00 AM |  | 3 | 28 | 20.3 | 72 | MURO | 28 | MURO-28-3 | 2026-10-22 | NUEVO | 2026-10-22 | 12.6 | -7.7
VIALE 26 | M-T2-37 |  | Concreto | MUROS T2 PISO 5 EJE 04Y07 ENTRE AyJ M=32,09,29 | 2026-01-23 | 1/26/2026 12:00:00 AM |  | 3 | 28 | 21 | 75 | MURO | 28 | MURO-28-3 | 2026-10-22 | NUEVO | 2026-10-22 | 12.6 | -7
VIALE 26 | M-T2-37 |  | Concreto | MUROS T2 PISO 5 EJE 04Y07 ENTRE AyJ M=32,09,29 | 2026-01-23 | 1/26/2026 12:00:00 AM |  | 3 | 28 | 20.6 | 74 | MURO | 28 | MURO-28-3 | 2026-10-22 | NUEVO | 2026-10-22 | 12.6 | -7.4
VIALE 26 | M-T2-37 |  | Concreto | MUROS T2 PISO 5 EJE 04Y07 ENTRE AyJ M=32,09,29 | 2026-01-23 | 1/24/2026 12:00:00 AM |  | 1 | 28 | 2.2 | 8 | MURO | 28 | MURO-28-1 | 2026-10-22 | NUEVO | 2026-10-22 | 5.6 | -25.8
VIALE 26 | M-T2-37 |  | Concreto | MUROS T2 PISO 5 EJE 04Y07 ENTRE AyJ M=32,09,29 | 2026-01-23 | 1/24/2026 12:00:00 AM |  | 1 | 28 | 2.1 | 7 | MURO | 28 | MURO-28-1 | 2026-10-22 | NUEVO | 2026-10-22 | 5.6 | -25.9
VIALE 26 | M-T2-37 |  | Concreto | MUROS T2 PISO 5 EJE 04Y07 ENTRE AyJ M=32,09,29 | 2026-01-23 | 1/24/2026 12:00:00 AM |  | 1 | 28 | 1.9 | 7 | MURO | 28 | MURO-28-1 | 2026-10-22 | NUEVO | 2026-10-22 | 5.6 | -26.1
VIALE 26 | P-T2-24 |  | Concreto | PLACA T2 PISO 6 EJE 15 al 12 ENTRE AyJ | 2026-01-23 | 2/20/2026 12:00:00 AM |  | 28 | 21 | 25.7 | 122 | PLACA | 21 | PLACA-21-28 | 2026-10-22 | NUEVO | 2026-10-22 | 21 | 4.7
VIALE 26 | P-T2-24 |  | Concreto | PLACA T2 PISO 6 EJE 15 al 12 ENTRE AyJ | 2026-01-23 | 2/20/2026 12:00:00 AM |  | 28 | 21 | 27.1 | 129 | PLACA | 21 | PLACA-21-28 | 2026-10-22 | NUEVO | 2026-10-22 | 21 | 6.1
VIALE 26 | P-T2-24 |  | Concreto | PLACA T2 PISO 6 EJE 15 al 12 ENTRE AyJ | 2026-01-23 | 2/20/2026 12:00:00 AM |  | 28 | 21 | 25.4 | 121 | PLACA | 21 | PLACA-21-28 | 2026-10-22 | NUEVO | 2026-10-22 | 21 | 4.4
VIALE 26 | P-T2-24 |  | Concreto | PLACA T2 PISO 6 EJE 15 al 12 ENTRE AyJ | 2026-01-23 | 2/6/2026 12:00:00 AM |  | 14 | 21 | 23.7 | 113 | PLACA | 21 | PLACA-21-14 | 2026-10-22 | NUEVO | 2026-10-22 | 16.24 | 2.7
VIALE 26 | P-T2-24 |  | Concreto | PLACA T2 PISO 6 EJE 15 al 12 ENTRE AyJ | 2026-01-23 | 2/6/2026 12:00:00 AM |  | 14 | 21 | 24.4 | 116 | PLACA | 21 | PLACA-21-14 | 2026-10-22 | NUEVO | 2026-10-22 | 16.24 | 3.4
VIALE 26 | P-T2-24 |  | Concreto | PLACA T2 PISO 6 EJE 15 al 12 ENTRE AyJ | 2026-01-23 | 2/6/2026 12:00:00 AM |  | 14 | 21 | 23.9 | 114 | PLACA | 21 | PLACA-21-14 | 2026-10-22 | NUEVO | 2026-10-22 | 16.24 | 2.9
VIALE 26 | P-T2-24 |  | Concreto | PLACA T2 PISO 6 EJE 15 al 12 ENTRE AyJ | 2026-01-23 | 1/30/2026 12:00:00 AM |  | 7 | 21 | 22.2 | 106 | PLACA | 21 | PLACA-21-7 | 2026-10-22 | NUEVO | 2026-10-22 | 13.86 | 1.2
VIALE 26 | P-T2-24 |  | Concreto | PLACA T2 PISO 6 EJE 15 al 12 ENTRE AyJ | 2026-01-23 | 1/30/2026 12:00:00 AM |  | 7 | 21 | 20.7 | 98 | PLACA | 21 | PLACA-21-7 | 2026-10-22 | NUEVO | 2026-10-22 | 13.86 | -0.3
VIALE 26 | P-T2-24 |  | Concreto | PLACA T2 PISO 6 EJE 15 al 12 ENTRE AyJ | 2026-01-23 | 1/30/2026 12:00:00 AM |  | 7 | 21 | 20.7 | 99 | PLACA | 21 | PLACA-21-7 | 2026-10-22 | NUEVO | 2026-10-22 | 13.86 | -0.3
VIALE 26 | P-T2-24 |  | Concreto | PLACA T2 PISO 6 EJE 15 al 12 ENTRE AyJ | 2026-01-23 | 1/26/2026 12:00:00 AM |  | 3 | 21 | 18.2 | 87 | PLACA | 21 | PLACA-21-3 | 2026-10-22 | NUEVO | 2026-10-22 | 9.45 | -2.8
VIALE 26 | P-T2-24 |  | Concreto | PLACA T2 PISO 6 EJE 15 al 12 ENTRE AyJ | 2026-01-23 | 1/26/2026 12:00:00 AM |  | 3 | 21 | 18.7 | 89 | PLACA | 21 | PLACA-21-3 | 2026-10-22 | NUEVO | 2026-10-22 | 9.45 | -2.3
VIALE 26 | P-T2-24 |  | Concreto | PLACA T2 PISO 6 EJE 15 al 12 ENTRE AyJ | 2026-01-23 | 1/26/2026 12:00:00 AM |  | 3 | 21 | 17.7 | 84 | PLACA | 21 | PLACA-21-3 | 2026-10-22 | NUEVO | 2026-10-22 | 9.45 | -3.3
VIALE 26 | P-T2-24 |  | Concreto | PLACA T2 PISO 6 EJE 15 al 12 ENTRE AyJ | 2026-01-23 | 1/24/2026 12:00:00 AM |  | 1 | 21 | 4.4 | 21 | PLACA | 21 | PLACA-21-1 | 2026-10-22 | NUEVO | 2026-10-22 | 4.2 | -16.6
VIALE 26 | P-T2-24 |  | Concreto | PLACA T2 PISO 6 EJE 15 al 12 ENTRE AyJ | 2026-01-23 | 1/24/2026 12:00:00 AM |  | 1 | 21 | 3.7 | 18 | PLACA | 21 | PLACA-21-1 | 2026-10-22 | NUEVO | 2026-10-22 | 4.2 | -17.3
VIALE 26 | P-T2-24 |  | Concreto | PLACA T2 PISO 6 EJE 15 al 12 ENTRE AyJ | 2026-01-23 | 1/24/2026 12:00:00 AM |  | 1 | 21 | 4 | 19 | PLACA | 21 | PLACA-21-1 | 2026-10-22 | NUEVO | 2026-10-22 | 4.2 | -17
VIALE 26 | M-T1-12 |  | Concreto | MUROS T1 PISO 2 EJE 11 AL 12 ENTRE AYJ M=29,09,23 | 2026-01-22 | 2/19/2026 12:00:00 AM |  | 28 | 28 | 34 | 121 | MURO | 28 | MURO-28-28 | 2026-10-22 | NUEVO | 2026-10-22 | 28 | 6
VIALE 26 | M-T1-12 |  | Concreto | MUROS T1 PISO 2 EJE 11 AL 12 ENTRE AYJ M=29,09,23 | 2026-01-22 | 2/19/2026 12:00:00 AM |  | 28 | 28 | 31.4 | 112 | MURO | 28 | MURO-28-28 | 2026-10-22 | NUEVO | 2026-10-22 | 28 | 3.4
VIALE 26 | M-T1-12 |  | Concreto | MUROS T1 PISO 2 EJE 11 AL 12 ENTRE AYJ M=29,09,23 | 2026-01-22 | 2/19/2026 12:00:00 AM |  | 28 | 28 | 30.7 | 110 | MURO | 28 | MURO-28-28 | 2026-10-22 | NUEVO | 2026-10-22 | 28 | 2.7
VIALE 26 | M-T1-12 |  | Concreto | MUROS T1 PISO 2 EJE 11 AL 12 ENTRE AYJ M=29,09,23 | 2026-01-22 | 2/5/2026 12:00:00 AM |  | 14 | 28 | 28.8 | 103 | MURO | 28 | MURO-28-14 | 2026-10-22 | NUEVO | 2026-10-22 | 21.65 | 0.8
VIALE 26 | M-T1-12 |  | Concreto | MUROS T1 PISO 2 EJE 11 AL 12 ENTRE AYJ M=29,09,23 | 2026-01-22 | 2/5/2026 12:00:00 AM |  | 14 | 28 | 29.7 | 106 | MURO | 28 | MURO-28-14 | 2026-10-22 | NUEVO | 2026-10-22 | 21.65 | 1.7
VIALE 26 | M-T1-12 |  | Concreto | MUROS T1 PISO 2 EJE 11 AL 12 ENTRE AYJ M=29,09,23 | 2026-01-22 | 2/5/2026 12:00:00 AM |  | 14 | 28 | 28.3 | 101 | MURO | 28 | MURO-28-14 | 2026-10-22 | NUEVO | 2026-10-22 | 21.65 | 0.3
VIALE 26 | M-T1-12 |  | Concreto | MUROS T1 PISO 2 EJE 11 AL 12 ENTRE AYJ M=29,09,23 | 2026-01-22 | 1/29/2026 12:00:00 AM |  | 7 | 28 | 25.2 | 90 | MURO | 28 | MURO-28-7 | 2026-10-22 | NUEVO | 2026-10-22 | 18.48 | -2.8
VIALE 26 | M-T1-12 |  | Concreto | MUROS T1 PISO 2 EJE 11 AL 12 ENTRE AYJ M=29,09,23 | 2026-01-22 | 1/29/2026 12:00:00 AM |  | 7 | 28 | 24.4 | 87 | MURO | 28 | MURO-28-7 | 2026-10-22 | NUEVO | 2026-10-22 | 18.48 | -3.6
VIALE 26 | M-T1-12 |  | Concreto | MUROS T1 PISO 2 EJE 11 AL 12 ENTRE AYJ M=29,09,23 | 2026-01-22 | 1/29/2026 12:00:00 AM |  | 7 | 28 | 23.9 | 85 | MURO | 28 | MURO-28-7 | 2026-10-22 | NUEVO | 2026-10-22 | 18.48 | -4.1
VIALE 26 | M-T1-12 |  | Concreto | MUROS T1 PISO 2 EJE 11 AL 12 ENTRE AYJ M=29,09,23 | 2026-01-22 | 1/26/2026 12:00:00 AM |  | 4 | 28 | 22.9 | 82 | MURO | 28 | MURO-28-4 | 2026-10-22 | NUEVO | 2026-10-22 | 14.07 | -5.1
VIALE 26 | M-T1-12 |  | Concreto | MUROS T1 PISO 2 EJE 11 AL 12 ENTRE AYJ M=29,09,23 | 2026-01-22 | 1/26/2026 12:00:00 AM |  | 4 | 28 | 22 | 78 | MURO | 28 | MURO-28-4 | 2026-10-22 | NUEVO | 2026-10-22 | 14.07 | -6
VIALE 26 | M-T1-12 |  | Concreto | MUROS T1 PISO 2 EJE 11 AL 12 ENTRE AYJ M=29,09,23 | 2026-01-22 | 1/26/2026 12:00:00 AM |  | 4 | 28 | 21.6 | 77 | MURO | 28 | MURO-28-4 | 2026-10-22 | NUEVO | 2026-10-22 | 14.07 | -6.4
VIALE 26 | M-T1-12 |  | Concreto | MUROS T1 PISO 2 EJE 11 AL 12 ENTRE AYJ M=29,09,23 | 2026-01-22 | 1/23/2026 12:00:00 AM |  | 1 | 28 | 5.3 | 19 | MURO | 28 | MURO-28-1 | 2026-10-22 | NUEVO | 2026-10-22 | 5.6 | -22.7
VIALE 26 | M-T1-12 |  | Concreto | MUROS T1 PISO 2 EJE 11 AL 12 ENTRE AYJ M=29,09,23 | 2026-01-22 | 1/23/2026 12:00:00 AM |  | 1 | 28 | 4.7 | 17 | MURO | 28 | MURO-28-1 | 2026-10-22 | NUEVO | 2026-10-22 | 5.6 | -23.3
VIALE 26 | M-T1-12 |  | Concreto | MUROS T1 PISO 2 EJE 11 AL 12 ENTRE AYJ M=29,09,23 | 2026-01-22 | 1/23/2026 12:00:00 AM |  | 1 | 28 | 4.5 | 16 | MURO | 28 | MURO-28-1 | 2026-10-22 | NUEVO | 2026-10-22 | 5.6 | -23.5
VIALE 26 | M-T2-36 |  | Concreto | MUROS T2 PISO 5 EJE 06 AL 07 ENTRE AYJ M=09,29,32 | 2026-01-22 | 2/19/2026 12:00:00 AM |  | 28 | 28 | 35.7 | 128 | MURO | 28 | MURO-28-28 | 2026-10-22 | NUEVO | 2026-10-22 | 28 | 7.7
VIALE 26 | M-T2-36 |  | Concreto | MUROS T2 PISO 5 EJE 06 AL 07 ENTRE AYJ M=09,29,32 | 2026-01-22 | 2/19/2026 12:00:00 AM |  | 28 | 28 | 34.5 | 123 | MURO | 28 | MURO-28-28 | 2026-10-22 | NUEVO | 2026-10-22 | 28 | 6.5
VIALE 26 | M-T2-36 |  | Concreto | MUROS T2 PISO 5 EJE 06 AL 07 ENTRE AYJ M=09,29,32 | 2026-01-22 | 2/19/2026 12:00:00 AM |  | 28 | 28 | 33.4 | 119 | MURO | 28 | MURO-28-28 | 2026-10-22 | NUEVO | 2026-10-22 | 28 | 5.4
VIALE 26 | M-T2-36 |  | Concreto | MUROS T2 PISO 5 EJE 06 AL 07 ENTRE AYJ M=09,29,32 | 2026-01-22 | 2/5/2026 12:00:00 AM |  | 14 | 28 | 28 | 100 | MURO | 28 | MURO-28-14 | 2026-10-22 | NUEVO | 2026-10-22 | 21.65 | 0
VIALE 26 | M-T2-36 |  | Concreto | MUROS T2 PISO 5 EJE 06 AL 07 ENTRE AYJ M=09,29,32 | 2026-01-22 | 2/5/2026 12:00:00 AM |  | 14 | 28 | 28 | 100 | MURO | 28 | MURO-28-14 | 2026-10-22 | NUEVO | 2026-10-22 | 21.65 | 0
VIALE 26 | M-T2-36 |  | Concreto | MUROS T2 PISO 5 EJE 06 AL 07 ENTRE AYJ M=09,29,32 | 2026-01-22 | 2/5/2026 12:00:00 AM |  | 14 | 28 | 29.4 | 105 | MURO | 28 | MURO-28-14 | 2026-10-22 | NUEVO | 2026-10-22 | 21.65 | 1.4
VIALE 26 | M-T2-36 |  | Concreto | MUROS T2 PISO 5 EJE 06 AL 07 ENTRE AYJ M=09,29,32 | 2026-01-22 | 1/29/2026 12:00:00 AM |  | 7 | 28 | 28.7 | 102 | MURO | 28 | MURO-28-7 | 2026-10-22 | NUEVO | 2026-10-22 | 18.48 | 0.7
VIALE 26 | M-T2-36 |  | Concreto | MUROS T2 PISO 5 EJE 06 AL 07 ENTRE AYJ M=09,29,32 | 2026-01-22 | 1/29/2026 12:00:00 AM |  | 7 | 28 | 28.4 | 101 | MURO | 28 | MURO-28-7 | 2026-10-22 | NUEVO | 2026-10-22 | 18.48 | 0.4
VIALE 26 | M-T2-36 |  | Concreto | MUROS T2 PISO 5 EJE 06 AL 07 ENTRE AYJ M=09,29,32 | 2026-01-22 | 1/29/2026 12:00:00 AM |  | 7 | 28 | 27.9 | 100 | MURO | 28 | MURO-28-7 | 2026-10-22 | NUEVO | 2026-10-22 | 18.48 | -0.1
VIALE 26 | M-T2-36 |  | Concreto | MUROS T2 PISO 5 EJE 06 AL 07 ENTRE AYJ M=09,29,32 | 2026-01-22 | 1/26/2026 12:00:00 AM |  | 4 | 28 | 21.4 | 76 | MURO | 28 | MURO-28-4 | 2026-10-22 | NUEVO | 2026-10-22 | 14.07 | -6.6
VIALE 26 | M-T2-36 |  | Concreto | MUROS T2 PISO 5 EJE 06 AL 07 ENTRE AYJ M=09,29,32 | 2026-01-22 | 1/26/2026 12:00:00 AM |  | 4 | 28 | 22.8 | 81 | MURO | 28 | MURO-28-4 | 2026-10-22 | NUEVO | 2026-10-22 | 14.07 | -5.2
VIALE 26 | M-T2-36 |  | Concreto | MUROS T2 PISO 5 EJE 06 AL 07 ENTRE AYJ M=09,29,32 | 2026-01-22 | 1/26/2026 12:00:00 AM |  | 4 | 28 | 22.4 | 80 | MURO | 28 | MURO-28-4 | 2026-10-22 | NUEVO | 2026-10-22 | 14.07 | -5.6
VIALE 26 | M-T2-36 |  | Concreto | MUROS T2 PISO 5 EJE 06 AL 07 ENTRE AYJ M=09,29,32 | 2026-01-22 | 1/23/2026 12:00:00 AM |  | 1 | 28 | 3.8 | 13 | MURO | 28 | MURO-28-1 | 2026-10-22 | NUEVO | 2026-10-22 | 5.6 | -24.2
VIALE 26 | M-T2-36 |  | Concreto | MUROS T2 PISO 5 EJE 06 AL 07 ENTRE AYJ M=09,29,32 | 2026-01-22 | 1/23/2026 12:00:00 AM |  | 1 | 28 | 3.7 | 13 | MURO | 28 | MURO-28-1 | 2026-10-22 | NUEVO | 2026-10-22 | 5.6 | -24.3
VIALE 26 | M-T2-36 |  | Concreto | MUROS T2 PISO 5 EJE 06 AL 07 ENTRE AYJ M=09,29,32 | 2026-01-22 | 1/23/2026 12:00:00 AM |  | 1 | 28 | 3.8 | 14 | MURO | 28 | MURO-28-1 | 2026-10-22 | NUEVO | 2026-10-22 | 5.6 | -24.2
VIALE 26 | M-T1-11 |  | Concreto | MUROS T1 P2 EJE 13Y14 ENTRE AyF M= 12a,25,01 | 2026-01-21 | 3/18/2026 12:00:00 AM |  | 56 | 28 | 30.8 | 110 | MURO | 28 | MURO-28-56 | 2026-10-22 | NUEVO | 2026-10-22 | 28 | 2.8
VIALE 26 | M-T1-11 |  | Concreto | MUROS T1 P2 EJE 13Y14 ENTRE AyF M= 12a,25,01 | 2026-01-21 | 3/18/2026 12:00:00 AM |  | 56 | 28 | 29.3 | 105 | MURO | 28 | MURO-28-56 | 2026-10-22 | NUEVO | 2026-10-22 | 28 | 1.3
VIALE 26 | M-T1-11 |  | Concreto | MUROS T1 P2 EJE 13Y14 ENTRE AyF M= 12a,25,01 | 2026-01-21 | 3/18/2026 12:00:00 AM |  | 56 | 28 | 30.7 | 110 | MURO | 28 | MURO-28-56 | 2026-10-22 | NUEVO | 2026-10-22 | 28 | 2.7
VIALE 26 | M-T1-11 |  | Concreto | MUROS T1 P2 EJE 13Y14 ENTRE AyF M= 12a,25,01 | 2026-01-21 | 2/18/2026 12:00:00 AM |  | 28 | 28 | 29.1 | 104 | MURO | 28 | MURO-28-28 | 2026-10-22 | NUEVO | 2026-10-22 | 28 | 1.1
VIALE 26 | M-T1-11 |  | Concreto | MUROS T1 P2 EJE 13Y14 ENTRE AyF M= 12a,25,01 | 2026-01-21 | 2/18/2026 12:00:00 AM |  | 28 | 28 | 26.9 | 96 | MURO | 28 | MURO-28-28 | 2026-10-22 | NUEVO | 2026-10-22 | 28 | -1.1
VIALE 26 | M-T1-11 |  | Concreto | MUROS T1 P2 EJE 13Y14 ENTRE AyF M= 12a,25,01 | 2026-01-21 | 2/18/2026 12:00:00 AM |  | 28 | 28 | 26 | 93 | MURO | 28 | MURO-28-28 | 2026-10-22 | NUEVO | 2026-10-22 | 28 | -2
VIALE 26 | M-T1-11 |  | Concreto | MUROS T1 P2 EJE 13Y14 ENTRE AyF M= 12a,25,01 | 2026-01-21 | 2/4/2026 12:00:00 AM |  | 14 | 28 | 28.8 | 103 | MURO | 28 | MURO-28-14 | 2026-10-22 | NUEVO | 2026-10-22 | 21.65 | 0.8
VIALE 26 | M-T1-11 |  | Concreto | MUROS T1 P2 EJE 13Y14 ENTRE AyF M= 12a,25,01 | 2026-01-21 | 2/4/2026 12:00:00 AM |  | 14 | 28 | 27.9 | 100 | MURO | 28 | MURO-28-14 | 2026-10-22 | NUEVO | 2026-10-22 | 21.65 | -0.1
VIALE 26 | M-T1-11 |  | Concreto | MUROS T1 P2 EJE 13Y14 ENTRE AyF M= 12a,25,01 | 2026-01-21 | 2/4/2026 12:00:00 AM |  | 14 | 28 | 25.3 | 90 | MURO | 28 | MURO-28-14 | 2026-10-22 | NUEVO | 2026-10-22 | 21.65 | -2.7
VIALE 26 | M-T1-11 |  | Concreto | MUROS T1 P2 EJE 13Y14 ENTRE AyF M= 12a,25,01 | 2026-01-21 | 1/28/2026 12:00:00 AM |  | 7 | 28 | 23.7 | 85 | MURO | 28 | MURO-28-7 | 2026-10-22 | NUEVO | 2026-10-22 | 18.48 | -4.3
VIALE 26 | M-T1-11 |  | Concreto | MUROS T1 P2 EJE 13Y14 ENTRE AyF M= 12a,25,01 | 2026-01-21 | 1/28/2026 12:00:00 AM |  | 7 | 28 | 22.9 | 82 | MURO | 28 | MURO-28-7 | 2026-10-22 | NUEVO | 2026-10-22 | 18.48 | -5.1
VIALE 26 | M-T1-11 |  | Concreto | MUROS T1 P2 EJE 13Y14 ENTRE AyF M= 12a,25,01 | 2026-01-21 | 1/28/2026 12:00:00 AM |  | 7 | 28 | 22.9 | 82 | MURO | 28 | MURO-28-7 | 2026-10-22 | NUEVO | 2026-10-22 | 18.48 | -5.1
VIALE 26 | M-T1-11 |  | Concreto | MUROS T1 P2 EJE 13Y14 ENTRE AyF M= 12a,25,01 | 2026-01-21 | 1/24/2026 12:00:00 AM |  | 3 | 28 | 17.9 | 64 | MURO | 28 | MURO-28-3 | 2026-10-22 | NUEVO | 2026-10-22 | 12.6 | -10.1
VIALE 26 | M-T1-11 |  | Concreto | MUROS T1 P2 EJE 13Y14 ENTRE AyF M= 12a,25,01 | 2026-01-21 | 1/24/2026 12:00:00 AM |  | 3 | 28 | 14.9 | 53 | MURO | 28 | MURO-28-3 | 2026-10-22 | NUEVO | 2026-10-22 | 12.6 | -13.1
VIALE 26 | M-T1-11 |  | Concreto | MUROS T1 P2 EJE 13Y14 ENTRE AyF M= 12a,25,01 | 2026-01-21 | 1/24/2026 12:00:00 AM |  | 3 | 28 | 17.9 | 64 | MURO | 28 | MURO-28-3 | 2026-10-22 | NUEVO | 2026-10-22 | 12.6 | -10.1
VIALE 26 | M-T2-35 |  | Concreto | MUROS T2 PISO 5 EJE 10Y11 ENTRE AyJ M=32,09,29 | 2026-01-21 | 2/18/2026 12:00:00 AM |  | 28 | 28 | 28.2 | 101 | MURO | 28 | MURO-28-28 | 2026-10-22 | NUEVO | 2026-10-22 | 28 | 0.2
VIALE 26 | M-T2-35 |  | Concreto | MUROS T2 PISO 5 EJE 10Y11 ENTRE AyJ M=32,09,29 | 2026-01-21 | 2/18/2026 12:00:00 AM |  | 28 | 28 | 29 | 104 | MURO | 28 | MURO-28-28 | 2026-10-22 | NUEVO | 2026-10-22 | 28 | 1
VIALE 26 | M-T2-35 |  | Concreto | MUROS T2 PISO 5 EJE 10Y11 ENTRE AyJ M=32,09,29 | 2026-01-21 | 2/18/2026 12:00:00 AM |  | 28 | 28 | 27.4 | 98 | MURO | 28 | MURO-28-28 | 2026-10-22 | NUEVO | 2026-10-22 | 28 | -0.6
VIALE 26 | M-T2-35 |  | Concreto | MUROS T2 PISO 5 EJE 10Y11 ENTRE AyJ M=32,09,29 | 2026-01-21 | 2/4/2026 12:00:00 AM |  | 14 | 28 | 24.7 | 88 | MURO | 28 | MURO-28-14 | 2026-10-22 | NUEVO | 2026-10-22 | 21.65 | -3.3
VIALE 26 | M-T2-35 |  | Concreto | MUROS T2 PISO 5 EJE 10Y11 ENTRE AyJ M=32,09,29 | 2026-01-21 | 2/4/2026 12:00:00 AM |  | 14 | 28 | 27.6 | 99 | MURO | 28 | MURO-28-14 | 2026-10-22 | NUEVO | 2026-10-22 | 21.65 | -0.4
VIALE 26 | M-T2-35 |  | Concreto | MUROS T2 PISO 5 EJE 10Y11 ENTRE AyJ M=32,09,29 | 2026-01-21 | 2/4/2026 12:00:00 AM |  | 14 | 28 | 25.8 | 92 | MURO | 28 | MURO-28-14 | 2026-10-22 | NUEVO | 2026-10-22 | 21.65 | -2.2
VIALE 26 | M-T2-35 |  | Concreto | MUROS T2 PISO 5 EJE 10Y11 ENTRE AyJ M=32,09,29 | 2026-01-21 | 1/28/2026 12:00:00 AM |  | 7 | 28 | 26.1 | 93 | MURO | 28 | MURO-28-7 | 2026-10-22 | NUEVO | 2026-10-22 | 18.48 | -1.9
VIALE 26 | M-T2-35 |  | Concreto | MUROS T2 PISO 5 EJE 10Y11 ENTRE AyJ M=32,09,29 | 2026-01-21 | 1/28/2026 12:00:00 AM |  | 7 | 28 | 24.8 | 89 | MURO | 28 | MURO-28-7 | 2026-10-22 | NUEVO | 2026-10-22 | 18.48 | -3.2
VIALE 26 | M-T2-35 |  | Concreto | MUROS T2 PISO 5 EJE 10Y11 ENTRE AyJ M=32,09,29 | 2026-01-21 | 1/28/2026 12:00:00 AM |  | 7 | 28 | 24 | 86 | MURO | 28 | MURO-28-7 | 2026-10-22 | NUEVO | 2026-10-22 | 18.48 | -4
VIALE 26 | M-T2-35 |  | Concreto | MUROS T2 PISO 5 EJE 10Y11 ENTRE AyJ M=32,09,29 | 2026-01-21 | 1/24/2026 12:00:00 AM |  | 3 | 28 | 19.2 | 68 | MURO | 28 | MURO-28-3 | 2026-10-22 | NUEVO | 2026-10-22 | 12.6 | -8.8
VIALE 26 | M-T2-35 |  | Concreto | MUROS T2 PISO 5 EJE 10Y11 ENTRE AyJ M=32,09,29 | 2026-01-21 | 1/24/2026 12:00:00 AM |  | 3 | 28 | 18.3 | 65 | MURO | 28 | MURO-28-3 | 2026-10-22 | NUEVO | 2026-10-22 | 12.6 | -9.7
VIALE 26 | M-T2-35 |  | Concreto | MUROS T2 PISO 5 EJE 10Y11 ENTRE AyJ M=32,09,29 | 2026-01-21 | 1/24/2026 12:00:00 AM |  | 3 | 28 | 20 | 72 | MURO | 28 | MURO-28-3 | 2026-10-22 | NUEVO | 2026-10-22 | 12.6 | -8
VIALE 26 | M-T2-35 |  | Concreto | MUROS T2 PISO 5 EJE 10Y11 ENTRE AyJ M=32,09,29 | 2026-01-21 | 1/22/2026 12:00:00 AM |  | 1 | 28 | 3.8 | 14 | MURO | 28 | MURO-28-1 | 2026-10-22 | NUEVO | 2026-10-22 | 5.6 | -24.2
VIALE 26 | M-T2-35 |  | Concreto | MUROS T2 PISO 5 EJE 10Y11 ENTRE AyJ M=32,09,29 | 2026-01-21 | 1/22/2026 12:00:00 AM |  | 1 | 28 | 3.9 | 14 | MURO | 28 | MURO-28-1 | 2026-10-22 | NUEVO | 2026-10-22 | 5.6 | -24.1
VIALE 26 | M-T2-35 |  | Concreto | MUROS T2 PISO 5 EJE 10Y11 ENTRE AyJ M=32,09,29 | 2026-01-21 | 1/22/2026 12:00:00 AM |  | 1 | 28 | 4.1 | 15 | MURO | 28 | MURO-28-1 | 2026-10-22 | NUEVO | 2026-10-22 | 5.6 | -23.9
VIALE 26 | M-T1-10 |  | Concreto | MUROS P2 EJE 14 AL 15 ENTRE HYJ M=32,31,07,27 | 2026-01-20 | 3/17/2026 12:00:00 AM |  | 56 | 28 | 31.4 | 112 | MURO | 28 | MURO-28-56 | 2026-10-22 | NUEVO | 2026-10-22 | 28 | 3.4
VIALE 26 | M-T1-10 |  | Concreto | MUROS P2 EJE 14 AL 15 ENTRE HYJ M=32,31,07,27 | 2026-01-20 | 3/17/2026 12:00:00 AM |  | 56 | 28 | 29.4 | 105 | MURO | 28 | MURO-28-56 | 2026-10-22 | NUEVO | 2026-10-22 | 28 | 1.4
VIALE 26 | M-T1-10 |  | Concreto | MUROS P2 EJE 14 AL 15 ENTRE HYJ M=32,31,07,27 | 2026-01-20 | 3/17/2026 12:00:00 AM |  | 56 | 28 | 29.5 | 106 | MURO | 28 | MURO-28-56 | 2026-10-22 | NUEVO | 2026-10-22 | 28 | 1.5
VIALE 26 | M-T1-10 |  | Concreto | MUROS P2 EJE 14 AL 15 ENTRE HYJ M=32,31,07,27 | 2026-01-20 | 2/17/2026 12:00:00 AM |  | 28 | 28 | 22.7 | 81 | MURO | 28 | MURO-28-28 | 2026-10-22 | NUEVO | 2026-10-22 | 28 | -5.3
VIALE 26 | M-T1-10 |  | Concreto | MUROS P2 EJE 14 AL 15 ENTRE HYJ M=32,31,07,27 | 2026-01-20 | 2/17/2026 12:00:00 AM |  | 28 | 28 | 25.6 | 91 | MURO | 28 | MURO-28-28 | 2026-10-22 | NUEVO | 2026-10-22 | 28 | -2.4
VIALE 26 | M-T1-10 |  | Concreto | MUROS P2 EJE 14 AL 15 ENTRE HYJ M=32,31,07,27 | 2026-01-20 | 2/17/2026 12:00:00 AM |  | 28 | 28 | 26.4 | 94 | MURO | 28 | MURO-28-28 | 2026-10-22 | NUEVO | 2026-10-22 | 28 | -1.6
VIALE 26 | M-T1-10 |  | Concreto | MUROS P2 EJE 14 AL 15 ENTRE HYJ M=32,31,07,27 | 2026-01-20 | 2/3/2026 12:00:00 AM |  | 14 | 28 | 25.3 | 90 | MURO | 28 | MURO-28-14 | 2026-10-22 | NUEVO | 2026-10-22 | 21.65 | -2.7
VIALE 26 | M-T1-10 |  | Concreto | MUROS P2 EJE 14 AL 15 ENTRE HYJ M=32,31,07,27 | 2026-01-20 | 2/3/2026 12:00:00 AM |  | 14 | 28 | 24.6 | 88 | MURO | 28 | MURO-28-14 | 2026-10-22 | NUEVO | 2026-10-22 | 21.65 | -3.4
VIALE 26 | M-T1-10 |  | Concreto | MUROS P2 EJE 14 AL 15 ENTRE HYJ M=32,31,07,27 | 2026-01-20 | 2/3/2026 12:00:00 AM |  | 14 | 28 | 24.1 | 86 | MURO | 28 | MURO-28-14 | 2026-10-22 | NUEVO | 2026-10-22 | 21.65 | -3.9
VIALE 26 | M-T1-10 |  | Concreto | MUROS P2 EJE 14 AL 15 ENTRE HYJ M=32,31,07,27 | 2026-01-20 | 1/27/2026 12:00:00 AM |  | 7 | 28 | 23.3 | 83 | MURO | 28 | MURO-28-7 | 2026-10-22 | NUEVO | 2026-10-22 | 18.48 | -4.7
VIALE 26 | M-T1-10 |  | Concreto | MUROS P2 EJE 14 AL 15 ENTRE HYJ M=32,31,07,27 | 2026-01-20 | 1/27/2026 12:00:00 AM |  | 7 | 28 | 21.5 | 77 | MURO | 28 | MURO-28-7 | 2026-10-22 | NUEVO | 2026-10-22 | 18.48 | -6.5
VIALE 26 | M-T1-10 |  | Concreto | MUROS P2 EJE 14 AL 15 ENTRE HYJ M=32,31,07,27 | 2026-01-20 | 1/27/2026 12:00:00 AM |  | 7 | 28 | 21.4 | 77 | MURO | 28 | MURO-28-7 | 2026-10-22 | NUEVO | 2026-10-22 | 18.48 | -6.6
VIALE 26 | M-T1-10 |  | Concreto | MUROS P2 EJE 14 AL 15 ENTRE HYJ M=32,31,07,27 | 2026-01-20 | 1/23/2026 12:00:00 AM |  | 3 | 28 | 17.5 | 62 | MURO | 28 | MURO-28-3 | 2026-10-22 | NUEVO | 2026-10-22 | 12.6 | -10.5
VIALE 26 | M-T1-10 |  | Concreto | MUROS P2 EJE 14 AL 15 ENTRE HYJ M=32,31,07,27 | 2026-01-20 | 1/23/2026 12:00:00 AM |  | 3 | 28 | 17.5 | 62 | MURO | 28 | MURO-28-3 | 2026-10-22 | NUEVO | 2026-10-22 | 12.6 | -10.5
VIALE 26 | M-T1-10 |  | Concreto | MUROS P2 EJE 14 AL 15 ENTRE HYJ M=32,31,07,27 | 2026-01-20 | 1/23/2026 12:00:00 AM |  | 3 | 28 | 16.7 | 60 | MURO | 28 | MURO-28-3 | 2026-10-22 | NUEVO | 2026-10-22 | 12.6 | -11.3
VIALE 26 | M-T2-33 |  | Concreto | MUROS T2 PISO 5 EJE 12 AL 15 ENTRE AYJ M=3,4,35,36,37,38,39 | 2026-01-20 | 2/17/2026 12:00:00 AM |  | 28 | 28 | 28.3 | 101 | MURO | 28 | MURO-28-28 | 2026-10-22 | NUEVO | 2026-10-22 | 28 | 0.3
VIALE 26 | M-T2-33 |  | Concreto | MUROS T2 PISO 5 EJE 12 AL 15 ENTRE AYJ M=3,4,35,36,37,38,39 | 2026-01-20 | 2/17/2026 12:00:00 AM |  | 28 | 28 | 28.6 | 102 | MURO | 28 | MURO-28-28 | 2026-10-22 | NUEVO | 2026-10-22 | 28 | 0.6
VIALE 26 | M-T2-33 |  | Concreto | MUROS T2 PISO 5 EJE 12 AL 15 ENTRE AYJ M=3,4,35,36,37,38,39 | 2026-01-20 | 2/17/2026 12:00:00 AM |  | 28 | 28 | 29.8 | 106 | MURO | 28 | MURO-28-28 | 2026-10-22 | NUEVO | 2026-10-22 | 28 | 1.8
VIALE 26 | M-T2-33 |  | Concreto | MUROS T2 PISO 5 EJE 12 AL 15 ENTRE AYJ M=3,4,35,36,37,38,39 | 2026-01-20 | 2/3/2026 12:00:00 AM |  | 14 | 28 | 23.4 | 83 | MURO | 28 | MURO-28-14 | 2026-10-22 | NUEVO | 2026-10-22 | 21.65 | -4.6
VIALE 26 | M-T2-33 |  | Concreto | MUROS T2 PISO 5 EJE 12 AL 15 ENTRE AYJ M=3,4,35,36,37,38,39 | 2026-01-20 | 2/3/2026 12:00:00 AM |  | 14 | 28 | 24.2 | 86 | MURO | 28 | MURO-28-14 | 2026-10-22 | NUEVO | 2026-10-22 | 21.65 | -3.8
VIALE 26 | M-T2-33 |  | Concreto | MUROS T2 PISO 5 EJE 12 AL 15 ENTRE AYJ M=3,4,35,36,37,38,39 | 2026-01-20 | 2/3/2026 12:00:00 AM |  | 14 | 28 | 24.4 | 87 | MURO | 28 | MURO-28-14 | 2026-10-22 | NUEVO | 2026-10-22 | 21.65 | -3.6
VIALE 26 | M-T2-33 |  | Concreto | MUROS T2 PISO 5 EJE 12 AL 15 ENTRE AYJ M=3,4,35,36,37,38,39 | 2026-01-20 | 1/27/2026 12:00:00 AM |  | 7 | 28 | 23.4 | 84 | MURO | 28 | MURO-28-7 | 2026-10-22 | NUEVO | 2026-10-22 | 18.48 | -4.6
VIALE 26 | M-T2-33 |  | Concreto | MUROS T2 PISO 5 EJE 12 AL 15 ENTRE AYJ M=3,4,35,36,37,38,39 | 2026-01-20 | 1/27/2026 12:00:00 AM |  | 7 | 28 | 23.9 | 85 | MURO | 28 | MURO-28-7 | 2026-10-22 | NUEVO | 2026-10-22 | 18.48 | -4.1
VIALE 26 | M-T2-33 |  | Concreto | MUROS T2 PISO 5 EJE 12 AL 15 ENTRE AYJ M=3,4,35,36,37,38,39 | 2026-01-20 | 1/27/2026 12:00:00 AM |  | 7 | 28 | 22.9 | 82 | MURO | 28 | MURO-28-7 | 2026-10-22 | NUEVO | 2026-10-22 | 18.48 | -5.1
VIALE 26 | M-T2-33 |  | Concreto | MUROS T2 PISO 5 EJE 12 AL 15 ENTRE AYJ M=3,4,35,36,37,38,39 | 2026-01-20 | 1/23/2026 12:00:00 AM |  | 3 | 28 | 16 | 57 | MURO | 28 | MURO-28-3 | 2026-10-22 | NUEVO | 2026-10-22 | 12.6 | -12
VIALE 26 | M-T2-33 |  | Concreto | MUROS T2 PISO 5 EJE 12 AL 15 ENTRE AYJ M=3,4,35,36,37,38,39 | 2026-01-20 | 1/23/2026 12:00:00 AM |  | 3 | 28 | 16.6 | 59 | MURO | 28 | MURO-28-3 | 2026-10-22 | NUEVO | 2026-10-22 | 12.6 | -11.4
VIALE 26 | M-T2-33 |  | Concreto | MUROS T2 PISO 5 EJE 12 AL 15 ENTRE AYJ M=3,4,35,36,37,38,39 | 2026-01-20 | 1/23/2026 12:00:00 AM |  | 3 | 28 | 17.5 | 62 | MURO | 28 | MURO-28-3 | 2026-10-22 | NUEVO | 2026-10-22 | 12.6 | -10.5
VIALE 26 | M-T2-34 |  | Concreto | MUROS T2 PISO 5 EJE 12 AL 15 ENTRE AYJ M=2,31,14 | 2026-01-20 | 2/17/2026 12:00:00 AM |  | 28 | 28 | 32.2 | 115 | MURO | 28 | MURO-28-28 | 2026-10-22 | NUEVO | 2026-10-22 | 28 | 4.2
VIALE 26 | M-T2-34 |  | Concreto | MUROS T2 PISO 5 EJE 12 AL 15 ENTRE AYJ M=2,31,14 | 2026-01-20 | 2/17/2026 12:00:00 AM |  | 28 | 28 | 30.7 | 110 | MURO | 28 | MURO-28-28 | 2026-10-22 | NUEVO | 2026-10-22 | 28 | 2.7
VIALE 26 | M-T2-34 |  | Concreto | MUROS T2 PISO 5 EJE 12 AL 15 ENTRE AYJ M=2,31,14 | 2026-01-20 | 2/17/2026 12:00:00 AM |  | 28 | 28 | 30 | 107 | MURO | 28 | MURO-28-28 | 2026-10-22 | NUEVO | 2026-10-22 | 28 | 2
VIALE 26 | M-T2-34 |  | Concreto | MUROS T2 PISO 5 EJE 12 AL 15 ENTRE AYJ M=2,31,14 | 2026-01-20 | 2/3/2026 12:00:00 AM |  | 14 | 28 | 30.3 | 108 | MURO | 28 | MURO-28-14 | 2026-10-22 | NUEVO | 2026-10-22 | 21.65 | 2.3
VIALE 26 | M-T2-34 |  | Concreto | MUROS T2 PISO 5 EJE 12 AL 15 ENTRE AYJ M=2,31,14 | 2026-01-20 | 2/3/2026 12:00:00 AM |  | 14 | 28 | 26.9 | 96 | MURO | 28 | MURO-28-14 | 2026-10-22 | NUEVO | 2026-10-22 | 21.65 | -1.1
VIALE 26 | M-T2-34 |  | Concreto | MUROS T2 PISO 5 EJE 12 AL 15 ENTRE AYJ M=2,31,14 | 2026-01-20 | 2/3/2026 12:00:00 AM |  | 14 | 28 | 30.4 | 109 | MURO | 28 | MURO-28-14 | 2026-10-22 | NUEVO | 2026-10-22 | 21.65 | 2.4
VIALE 26 | M-T2-34 |  | Concreto | MUROS T2 PISO 5 EJE 12 AL 15 ENTRE AYJ M=2,31,14 | 2026-01-20 | 1/27/2026 12:00:00 AM |  | 7 | 28 | 26.3 | 94 | MURO | 28 | MURO-28-7 | 2026-10-22 | NUEVO | 2026-10-22 | 18.48 | -1.7
VIALE 26 | M-T2-34 |  | Concreto | MUROS T2 PISO 5 EJE 12 AL 15 ENTRE AYJ M=2,31,14 | 2026-01-20 | 1/27/2026 12:00:00 AM |  | 7 | 28 | 25.7 | 92 | MURO | 28 | MURO-28-7 | 2026-10-22 | NUEVO | 2026-10-22 | 18.48 | -2.3
VIALE 26 | M-T2-34 |  | Concreto | MUROS T2 PISO 5 EJE 12 AL 15 ENTRE AYJ M=2,31,14 | 2026-01-20 | 1/27/2026 12:00:00 AM |  | 7 | 28 | 24.7 | 88 | MURO | 28 | MURO-28-7 | 2026-10-22 | NUEVO | 2026-10-22 | 18.48 | -3.3
VIALE 26 | M-T2-34 |  | Concreto | MUROS T2 PISO 5 EJE 12 AL 15 ENTRE AYJ M=2,31,14 | 2026-01-20 | 1/23/2026 12:00:00 AM |  | 3 | 28 | 20 | 71 | MURO | 28 | MURO-28-3 | 2026-10-22 | NUEVO | 2026-10-22 | 12.6 | -8
VIALE 26 | M-T2-34 |  | Concreto | MUROS T2 PISO 5 EJE 12 AL 15 ENTRE AYJ M=2,31,14 | 2026-01-20 | 1/23/2026 12:00:00 AM |  | 3 | 28 | 21.8 | 78 | MURO | 28 | MURO-28-3 | 2026-10-22 | NUEVO | 2026-10-22 | 12.6 | -6.2
VIALE 26 | M-T2-34 |  | Concreto | MUROS T2 PISO 5 EJE 12 AL 15 ENTRE AYJ M=2,31,14 | 2026-01-20 | 1/23/2026 12:00:00 AM |  | 3 | 28 | 19.5 | 70 | MURO | 28 | MURO-28-3 | 2026-10-22 | NUEVO | 2026-10-22 | 12.6 | -8.5
VIALE 26 | P-T1-05 |  | Concreto | PLACA T1 PISO 2 EJE 01 AL 04 ENTRE AYJ | 2026-01-20 | 2/17/2026 12:00:00 AM |  | 28 | 21 | 22.8 | 108 | PLACA | 21 | PLACA-21-28 | 2026-10-22 | NUEVO | 2026-10-22 | 21 | 1.8
VIALE 26 | P-T1-05 |  | Concreto | PLACA T1 PISO 2 EJE 01 AL 04 ENTRE AYJ | 2026-01-20 | 2/17/2026 12:00:00 AM |  | 28 | 21 | 21.7 | 103 | PLACA | 21 | PLACA-21-28 | 2026-10-22 | NUEVO | 2026-10-22 | 21 | 0.7
VIALE 26 | P-T1-05 |  | Concreto | PLACA T1 PISO 2 EJE 01 AL 04 ENTRE AYJ | 2026-01-20 | 2/17/2026 12:00:00 AM |  | 28 | 21 | 20.1 | 96 | PLACA | 21 | PLACA-21-28 | 2026-10-22 | NUEVO | 2026-10-22 | 21 | -0.9
VIALE 26 | P-T1-05 |  | Concreto | PLACA T1 PISO 2 EJE 01 AL 04 ENTRE AYJ | 2026-01-20 | 2/3/2026 12:00:00 AM |  | 14 | 21 | 20.6 | 98 | PLACA | 21 | PLACA-21-14 | 2026-10-22 | NUEVO | 2026-10-22 | 16.24 | -0.4
VIALE 26 | P-T1-05 |  | Concreto | PLACA T1 PISO 2 EJE 01 AL 04 ENTRE AYJ | 2026-01-20 | 2/3/2026 12:00:00 AM |  | 14 | 21 | 21 | 100 | PLACA | 21 | PLACA-21-14 | 2026-10-22 | NUEVO | 2026-10-22 | 16.24 | 0
VIALE 26 | P-T1-05 |  | Concreto | PLACA T1 PISO 2 EJE 01 AL 04 ENTRE AYJ | 2026-01-20 | 2/3/2026 12:00:00 AM |  | 14 | 21 | 18.5 | 88 | PLACA | 21 | PLACA-21-14 | 2026-10-22 | NUEVO | 2026-10-22 | 16.24 | -2.5
VIALE 26 | P-T1-05 |  | Concreto | PLACA T1 PISO 2 EJE 01 AL 04 ENTRE AYJ | 2026-01-20 | 1/27/2026 12:00:00 AM |  | 7 | 21 | 16.8 | 80 | PLACA | 21 | PLACA-21-7 | 2026-10-22 | NUEVO | 2026-10-22 | 13.86 | -4.2
VIALE 26 | P-T1-05 |  | Concreto | PLACA T1 PISO 2 EJE 01 AL 04 ENTRE AYJ | 2026-01-20 | 1/27/2026 12:00:00 AM |  | 7 | 21 | 17.7 | 84 | PLACA | 21 | PLACA-21-7 | 2026-10-22 | NUEVO | 2026-10-22 | 13.86 | -3.3
VIALE 26 | P-T1-05 |  | Concreto | PLACA T1 PISO 2 EJE 01 AL 04 ENTRE AYJ | 2026-01-20 | 1/27/2026 12:00:00 AM |  | 7 | 21 | 17.7 | 84 | PLACA | 21 | PLACA-21-7 | 2026-10-22 | NUEVO | 2026-10-22 | 13.86 | -3.3
VIALE 26 | P-T1-05 |  | Concreto | PLACA T1 PISO 2 EJE 01 AL 04 ENTRE AYJ | 2026-01-20 | 1/23/2026 12:00:00 AM |  | 3 | 21 | 11.7 | 56 | PLACA | 21 | PLACA-21-3 | 2026-10-22 | NUEVO | 2026-10-22 | 9.45 | -9.3
VIALE 26 | P-T1-05 |  | Concreto | PLACA T1 PISO 2 EJE 01 AL 04 ENTRE AYJ | 2026-01-20 | 1/23/2026 12:00:00 AM |  | 3 | 21 | 11.3 | 54 | PLACA | 21 | PLACA-21-3 | 2026-10-22 | NUEVO | 2026-10-22 | 9.45 | -9.7
VIALE 26 | P-T1-05 |  | Concreto | PLACA T1 PISO 2 EJE 01 AL 04 ENTRE AYJ | 2026-01-20 | 1/23/2026 12:00:00 AM |  | 3 | 21 | 12.8 | 61 | PLACA | 21 | PLACA-21-3 | 2026-10-22 | NUEVO | 2026-10-22 | 9.45 | -8.2
VIALE 26 | P-T2-23 |  | Concreto | PLACA T2 PISO 05 EJE 01 AL 04 ENTRE AyJ | 2026-01-20 | 2/18/2026 12:00:00 AM |  | 28 | 21 | 26.8 | 128 | PLACA | 21 | PLACA-21-28 | 2026-10-22 | NUEVO | 2026-10-22 | 21 | 5.8
VIALE 26 | P-T2-23 |  | Concreto | PLACA T2 PISO 05 EJE 01 AL 04 ENTRE AyJ | 2026-01-20 | 2/18/2026 12:00:00 AM |  | 28 | 21 | 27.5 | 131 | PLACA | 21 | PLACA-21-28 | 2026-10-22 | NUEVO | 2026-10-22 | 21 | 6.5
VIALE 26 | P-T2-23 |  | Concreto | PLACA T2 PISO 05 EJE 01 AL 04 ENTRE AyJ | 2026-01-20 | 2/18/2026 12:00:00 AM |  | 28 | 21 | 28.3 | 135 | PLACA | 21 | PLACA-21-28 | 2026-10-22 | NUEVO | 2026-10-22 | 21 | 7.3
VIALE 26 | P-T2-23 |  | Concreto | PLACA T2 PISO 05 EJE 01 AL 04 ENTRE AyJ | 2026-01-20 | 2/4/2026 12:00:00 AM |  | 14 | 21 | 25 | 119 | PLACA | 21 | PLACA-21-14 | 2026-10-22 | NUEVO | 2026-10-22 | 16.24 | 4
VIALE 26 | P-T2-23 |  | Concreto | PLACA T2 PISO 05 EJE 01 AL 04 ENTRE AyJ | 2026-01-20 | 2/4/2026 12:00:00 AM |  | 14 | 21 | 25 | 119 | PLACA | 21 | PLACA-21-14 | 2026-10-22 | NUEVO | 2026-10-22 | 16.24 | 4
VIALE 26 | P-T2-23 |  | Concreto | PLACA T2 PISO 05 EJE 01 AL 04 ENTRE AyJ | 2026-01-20 | 2/4/2026 12:00:00 AM |  | 14 | 21 | 26.7 | 127 | PLACA | 21 | PLACA-21-14 | 2026-10-22 | NUEVO | 2026-10-22 | 16.24 | 5.7
VIALE 26 | P-T2-23 |  | Concreto | PLACA T2 PISO 05 EJE 01 AL 04 ENTRE AyJ | 2026-01-20 | 1/28/2026 12:00:00 AM |  | 7 | 21 | 20 | 95 | PLACA | 21 | PLACA-21-7 | 2026-10-22 | NUEVO | 2026-10-22 | 13.86 | -1
VIALE 26 | P-T2-23 |  | Concreto | PLACA T2 PISO 05 EJE 01 AL 04 ENTRE AyJ | 2026-01-20 | 1/28/2026 12:00:00 AM |  | 7 | 21 | 24.8 | 118 | PLACA | 21 | PLACA-21-7 | 2026-10-22 | NUEVO | 2026-10-22 | 13.86 | 3.8
VIALE 26 | P-T2-23 |  | Concreto | PLACA T2 PISO 05 EJE 01 AL 04 ENTRE AyJ | 2026-01-20 | 1/28/2026 12:00:00 AM |  | 7 | 21 | 24.5 | 117 | PLACA | 21 | PLACA-21-7 | 2026-10-22 | NUEVO | 2026-10-22 | 13.86 | 3.5
VIALE 26 | P-T2-23 |  | Concreto | PLACA T2 PISO 05 EJE 01 AL 04 ENTRE AyJ | 2026-01-20 | 1/24/2026 12:00:00 AM |  | 3 | 21 | 19.3 | 92 | PLACA | 21 | PLACA-21-3 | 2026-10-22 | NUEVO | 2026-10-22 | 9.45 | -1.7
VIALE 26 | P-T2-23 |  | Concreto | PLACA T2 PISO 05 EJE 01 AL 04 ENTRE AyJ | 2026-01-20 | 1/24/2026 12:00:00 AM |  | 3 | 21 | 19.1 | 91 | PLACA | 21 | PLACA-21-3 | 2026-10-22 | NUEVO | 2026-10-22 | 9.45 | -1.9
VIALE 26 | P-T2-23 |  | Concreto | PLACA T2 PISO 05 EJE 01 AL 04 ENTRE AyJ | 2026-01-20 | 1/24/2026 12:00:00 AM |  | 3 | 21 | 20.9 | 100 | PLACA | 21 | PLACA-21-3 | 2026-10-22 | NUEVO | 2026-10-22 | 9.45 | -0.1
VIALE 26 | P-T2-22 |  | Concreto | PLACA T2 PISO 5 EJE 04 AL 06 ENTRE AyJ | 2026-01-19 | 2/16/2026 12:00:00 AM |  | 28 | 21 | 25.4 | 121 | PLACA | 21 | PLACA-21-28 | 2026-10-22 | NUEVO | 2026-10-22 | 21 | 4.4
VIALE 26 | P-T2-22 |  | Concreto | PLACA T2 PISO 5 EJE 04 AL 06 ENTRE AyJ | 2026-01-19 | 2/16/2026 12:00:00 AM |  | 28 | 21 | 27.6 | 131 | PLACA | 21 | PLACA-21-28 | 2026-10-22 | NUEVO | 2026-10-22 | 21 | 6.6
VIALE 26 | P-T2-22 |  | Concreto | PLACA T2 PISO 5 EJE 04 AL 06 ENTRE AyJ | 2026-01-19 | 2/16/2026 12:00:00 AM |  | 28 | 21 | 27.8 | 132 | PLACA | 21 | PLACA-21-28 | 2026-10-22 | NUEVO | 2026-10-22 | 21 | 6.8
VIALE 26 | P-T2-22 |  | Concreto | PLACA T2 PISO 5 EJE 04 AL 06 ENTRE AyJ | 2026-01-19 | 2/2/2026 12:00:00 AM |  | 14 | 21 | 22.4 | 106 | PLACA | 21 | PLACA-21-14 | 2026-10-22 | NUEVO | 2026-10-22 | 16.24 | 1.4
VIALE 26 | P-T2-22 |  | Concreto | PLACA T2 PISO 5 EJE 04 AL 06 ENTRE AyJ | 2026-01-19 | 2/2/2026 12:00:00 AM |  | 14 | 21 | 22.1 | 105 | PLACA | 21 | PLACA-21-14 | 2026-10-22 | NUEVO | 2026-10-22 | 16.24 | 1.1
VIALE 26 | P-T2-22 |  | Concreto | PLACA T2 PISO 5 EJE 04 AL 06 ENTRE AyJ | 2026-01-19 | 2/2/2026 12:00:00 AM |  | 14 | 21 | 22.7 | 108 | PLACA | 21 | PLACA-21-14 | 2026-10-22 | NUEVO | 2026-10-22 | 16.24 | 1.7
VIALE 26 | P-T2-22 |  | Concreto | PLACA T2 PISO 5 EJE 04 AL 06 ENTRE AyJ | 2026-01-19 | 1/26/2026 12:00:00 AM |  | 7 | 21 | 19.3 | 92 | PLACA | 21 | PLACA-21-7 | 2026-10-22 | NUEVO | 2026-10-22 | 13.86 | -1.7
VIALE 26 | P-T2-22 |  | Concreto | PLACA T2 PISO 5 EJE 04 AL 06 ENTRE AyJ | 2026-01-19 | 1/26/2026 12:00:00 AM |  | 7 | 21 | 19.7 | 94 | PLACA | 21 | PLACA-21-7 | 2026-10-22 | NUEVO | 2026-10-22 | 13.86 | -1.3
VIALE 26 | P-T2-22 |  | Concreto | PLACA T2 PISO 5 EJE 04 AL 06 ENTRE AyJ | 2026-01-19 | 1/26/2026 12:00:00 AM |  | 7 | 21 | 18.9 | 90 | PLACA | 21 | PLACA-21-7 | 2026-10-22 | NUEVO | 2026-10-22 | 13.86 | -2.1
VIALE 26 | P-T2-22 |  | Concreto | PLACA T2 PISO 5 EJE 04 AL 06 ENTRE AyJ | 2026-01-19 | 1/22/2026 12:00:00 AM |  | 3 | 21 | 12.8 | 61 | PLACA | 21 | PLACA-21-3 | 2026-10-22 | NUEVO | 2026-10-22 | 9.45 | -8.2
VIALE 26 | P-T2-22 |  | Concreto | PLACA T2 PISO 5 EJE 04 AL 06 ENTRE AyJ | 2026-01-19 | 1/22/2026 12:00:00 AM |  | 3 | 21 | 13.7 | 65 | PLACA | 21 | PLACA-21-3 | 2026-10-22 | NUEVO | 2026-10-22 | 9.45 | -7.3
VIALE 26 | P-T2-22 |  | Concreto | PLACA T2 PISO 5 EJE 04 AL 06 ENTRE AyJ | 2026-01-19 | 1/22/2026 12:00:00 AM |  | 3 | 21 | 12.3 | 58 | PLACA | 21 | PLACA-21-3 | 2026-10-22 | NUEVO | 2026-10-22 | 9.45 | -8.7
VIALE 26 | P-T2-22 |  | Concreto | PLACA T2 PISO 5 EJE 04 AL 06 ENTRE AyJ | 2026-01-19 | 1/20/2026 12:00:00 AM |  | 1 | 21 | 1.7 | 8 | PLACA | 21 | PLACA-21-1 | 2026-10-22 | NUEVO | 2026-10-22 | 4.2 | -19.3
VIALE 26 | P-T2-22 |  | Concreto | PLACA T2 PISO 5 EJE 04 AL 06 ENTRE AyJ | 2026-01-19 | 1/20/2026 12:00:00 AM |  | 1 | 21 | 1.7 | 8 | PLACA | 21 | PLACA-21-1 | 2026-10-22 | NUEVO | 2026-10-22 | 4.2 | -19.3
VIALE 26 | P-T2-22 |  | Concreto | PLACA T2 PISO 5 EJE 04 AL 06 ENTRE AyJ | 2026-01-19 | 1/20/2026 12:00:00 AM |  | 1 | 21 | 1.8 | 9 | PLACA | 21 | PLACA-21-1 | 2026-10-22 | NUEVO | 2026-10-22 | 4.2 | -19.2
VIALE 26 | P-T2-22 |  | Concreto | PLACA T2 PISO 5 EJE 04 AL 06 ENTRE AyJ | 2026-01-19 | 1/20/2026 12:00:00 AM |  | 1 | 21 | 1.8 | 9 | PLACA | 21 | PLACA-21-1 | 2026-10-22 | NUEVO | 2026-10-22 | 4.2 | -19.2
VIALE 26 | P-T2-22 |  | Concreto | PLACA T2 PISO 5 EJE 04 AL 06 ENTRE AyJ | 2026-01-19 | 1/20/2026 12:00:00 AM |  | 1 | 21 | 1.7 | 8 | PLACA | 21 | PLACA-21-1 | 2026-10-22 | NUEVO | 2026-10-22 | 4.2 | -19.3
VIALE 26 | P-T2-22 |  | Concreto | PLACA T2 PISO 5 EJE 04 AL 06 ENTRE AyJ | 2026-01-19 | 1/20/2026 12:00:00 AM |  | 1 | 21 | 1.7 | 8 | PLACA | 21 | PLACA-21-1 | 2026-10-22 | NUEVO | 2026-10-22 | 4.2 | -19.3
VIALE 26 | M-T2-32 |  | Concreto | MUROS T2 P4 EJE 01 AL 02 ENTRE AYD M=01,21,05,20,26,25,19 | 2026-01-17 | 2/14/2026 12:00:00 AM |  | 28 | 28 | 27.5 | 98 | MURO | 28 | MURO-28-28 | 2026-10-22 | NUEVO | 2026-10-22 | 28 | -0.5
VIALE 26 | M-T2-32 |  | Concreto | MUROS T2 P4 EJE 01 AL 02 ENTRE AYD M=01,21,05,20,26,25,19 | 2026-01-17 | 2/14/2026 12:00:00 AM |  | 28 | 28 | 25.7 | 92 | MURO | 28 | MURO-28-28 | 2026-10-22 | NUEVO | 2026-10-22 | 28 | -2.3
VIALE 26 | M-T2-32 |  | Concreto | MUROS T2 P4 EJE 01 AL 02 ENTRE AYD M=01,21,05,20,26,25,19 | 2026-01-17 | 2/14/2026 12:00:00 AM |  | 28 | 28 | 27.8 | 99 | MURO | 28 | MURO-28-28 | 2026-10-22 | NUEVO | 2026-10-22 | 28 | -0.2
VIALE 26 | M-T2-32 |  | Concreto | MUROS T2 P4 EJE 01 AL 02 ENTRE AYD M=01,21,05,20,26,25,19 | 2026-01-17 | 1/31/2026 12:00:00 AM |  | 14 | 28 | 26.8 | 96 | MURO | 28 | MURO-28-14 | 2026-10-22 | NUEVO | 2026-10-22 | 21.65 | -1.2
VIALE 26 | M-T2-32 |  | Concreto | MUROS T2 P4 EJE 01 AL 02 ENTRE AYD M=01,21,05,20,26,25,19 | 2026-01-17 | 1/31/2026 12:00:00 AM |  | 14 | 28 | 24.6 | 88 | MURO | 28 | MURO-28-14 | 2026-10-22 | NUEVO | 2026-10-22 | 21.65 | -3.4
VIALE 26 | M-T2-32 |  | Concreto | MUROS T2 P4 EJE 01 AL 02 ENTRE AYD M=01,21,05,20,26,25,19 | 2026-01-17 | 1/31/2026 12:00:00 AM |  | 14 | 28 | 25.3 | 90 | MURO | 28 | MURO-28-14 | 2026-10-22 | NUEVO | 2026-10-22 | 21.65 | -2.7
VIALE 26 | M-T2-32 |  | Concreto | MUROS T2 P4 EJE 01 AL 02 ENTRE AYD M=01,21,05,20,26,25,19 | 2026-01-17 | 1/24/2026 12:00:00 AM |  | 7 | 28 | 21.6 | 77 | MURO | 28 | MURO-28-7 | 2026-10-22 | NUEVO | 2026-10-22 | 18.48 | -6.4
VIALE 26 | M-T2-32 |  | Concreto | MUROS T2 P4 EJE 01 AL 02 ENTRE AYD M=01,21,05,20,26,25,19 | 2026-01-17 | 1/24/2026 12:00:00 AM |  | 7 | 28 | 21 | 75 | MURO | 28 | MURO-28-7 | 2026-10-22 | NUEVO | 2026-10-22 | 18.48 | -7
VIALE 26 | M-T2-32 |  | Concreto | MUROS T2 P4 EJE 01 AL 02 ENTRE AYD M=01,21,05,20,26,25,19 | 2026-01-17 | 1/24/2026 12:00:00 AM |  | 7 | 28 | 23.1 | 82 | MURO | 28 | MURO-28-7 | 2026-10-22 | NUEVO | 2026-10-22 | 18.48 | -4.9
VIALE 26 | M-T2-32 |  | Concreto | MUROS T2 P4 EJE 01 AL 02 ENTRE AYD M=01,21,05,20,26,25,19 | 2026-01-17 | 1/20/2026 12:00:00 AM |  | 3 | 28 | 17.7 | 63 | MURO | 28 | MURO-28-3 | 2026-10-22 | NUEVO | 2026-10-22 | 12.6 | -10.3
VIALE 26 | M-T2-32 |  | Concreto | MUROS T2 P4 EJE 01 AL 02 ENTRE AYD M=01,21,05,20,26,25,19 | 2026-01-17 | 1/20/2026 12:00:00 AM |  | 3 | 28 | 17.5 | 62 | MURO | 28 | MURO-28-3 | 2026-10-22 | NUEVO | 2026-10-22 | 12.6 | -10.5
VIALE 26 | M-T2-32 |  | Concreto | MUROS T2 P4 EJE 01 AL 02 ENTRE AYD M=01,21,05,20,26,25,19 | 2026-01-17 | 1/20/2026 12:00:00 AM |  | 3 | 28 | 15.1 | 54 | MURO | 28 | MURO-28-3 | 2026-10-22 | NUEVO | 2026-10-22 | 12.6 | -12.9
VIALE 26 | M-T2-32 |  | Concreto | MUROS T2 P4 EJE 01 AL 02 ENTRE AYD M=01,21,05,20,26,25,19 | 2026-01-17 | 1/19/2026 12:00:00 AM |  | 1 | 28 | 10.2 | 36 | MURO | 28 | MURO-28-1 | 2026-10-22 | NUEVO | 2026-10-22 | 5.6 | -17.8
VIALE 26 | M-T2-32 |  | Concreto | MUROS T2 P4 EJE 01 AL 02 ENTRE AYD M=01,21,05,20,26,25,19 | 2026-01-17 | 1/19/2026 12:00:00 AM |  | 1 | 28 | 9.6 | 34 | MURO | 28 | MURO-28-1 | 2026-10-22 | NUEVO | 2026-10-22 | 5.6 | -18.4
VIALE 26 | M-T2-32 |  | Concreto | MUROS T2 P4 EJE 01 AL 02 ENTRE AYD M=01,21,05,20,26,25,19 | 2026-01-17 | 1/19/2026 12:00:00 AM |  | 1 | 28 | 8.8 | 31 | MURO | 28 | MURO-28-1 | 2026-10-22 | NUEVO | 2026-10-22 | 5.6 | -19.2
VIALE 26 | P-T1-04 |  | Concreto | PLACA T1 PISO 2 EJE 08 AL 04 ENTRE JYG | 2026-01-17 | 2/14/2026 12:00:00 AM |  | 28 | 21 | 23.9 | 114 | PLACA | 21 | PLACA-21-28 | 2026-10-22 | NUEVO | 2026-10-22 | 21 | 2.9
VIALE 26 | P-T1-04 |  | Concreto | PLACA T1 PISO 2 EJE 08 AL 04 ENTRE JYG | 2026-01-17 | 2/14/2026 12:00:00 AM |  | 28 | 21 | 21.7 | 103 | PLACA | 21 | PLACA-21-28 | 2026-10-22 | NUEVO | 2026-10-22 | 21 | 0.7
VIALE 26 | P-T1-04 |  | Concreto | PLACA T1 PISO 2 EJE 08 AL 04 ENTRE JYG | 2026-01-17 | 2/14/2026 12:00:00 AM |  | 28 | 21 | 22.6 | 108 | PLACA | 21 | PLACA-21-28 | 2026-10-22 | NUEVO | 2026-10-22 | 21 | 1.6
VIALE 26 | P-T1-04 |  | Concreto | PLACA T1 PISO 2 EJE 08 AL 04 ENTRE JYG | 2026-01-17 | 1/31/2026 12:00:00 AM |  | 14 | 21 | 19.2 | 91 | PLACA | 21 | PLACA-21-14 | 2026-10-22 | NUEVO | 2026-10-22 | 16.24 | -1.8
VIALE 26 | P-T1-04 |  | Concreto | PLACA T1 PISO 2 EJE 08 AL 04 ENTRE JYG | 2026-01-17 | 1/31/2026 12:00:00 AM |  | 14 | 21 | 22.1 | 105 | PLACA | 21 | PLACA-21-14 | 2026-10-22 | NUEVO | 2026-10-22 | 16.24 | 1.1
VIALE 26 | P-T1-04 |  | Concreto | PLACA T1 PISO 2 EJE 08 AL 04 ENTRE JYG | 2026-01-17 | 1/31/2026 12:00:00 AM |  | 14 | 21 | 19.3 | 92 | PLACA | 21 | PLACA-21-14 | 2026-10-22 | NUEVO | 2026-10-22 | 16.24 | -1.7
VIALE 26 | P-T1-04 |  | Concreto | PLACA T1 PISO 2 EJE 08 AL 04 ENTRE JYG | 2026-01-17 | 1/24/2026 12:00:00 AM |  | 7 | 21 | 17.7 | 84 | PLACA | 21 | PLACA-21-7 | 2026-10-22 | NUEVO | 2026-10-22 | 13.86 | -3.3
VIALE 26 | P-T1-04 |  | Concreto | PLACA T1 PISO 2 EJE 08 AL 04 ENTRE JYG | 2026-01-17 | 1/24/2026 12:00:00 AM |  | 7 | 21 | 17.5 | 84 | PLACA | 21 | PLACA-21-7 | 2026-10-22 | NUEVO | 2026-10-22 | 13.86 | -3.5
VIALE 26 | P-T1-04 |  | Concreto | PLACA T1 PISO 2 EJE 08 AL 04 ENTRE JYG | 2026-01-17 | 1/24/2026 12:00:00 AM |  | 7 | 21 | 15.2 | 72 | PLACA | 21 | PLACA-21-7 | 2026-10-22 | NUEVO | 2026-10-22 | 13.86 | -5.8
VIALE 26 | P-T1-04 |  | Concreto | PLACA T1 PISO 2 EJE 08 AL 04 ENTRE JYG | 2026-01-17 | 1/20/2026 12:00:00 AM |  | 3 | 21 | 13 | 62 | PLACA | 21 | PLACA-21-3 | 2026-10-22 | NUEVO | 2026-10-22 | 9.45 | -8
VIALE 26 | P-T1-04 |  | Concreto | PLACA T1 PISO 2 EJE 08 AL 04 ENTRE JYG | 2026-01-17 | 1/20/2026 12:00:00 AM |  | 3 | 21 | 12.5 | 59 | PLACA | 21 | PLACA-21-3 | 2026-10-22 | NUEVO | 2026-10-22 | 9.45 | -8.5
VIALE 26 | P-T1-04 |  | Concreto | PLACA T1 PISO 2 EJE 08 AL 04 ENTRE JYG | 2026-01-17 | 1/20/2026 12:00:00 AM |  | 3 | 21 | 14.1 | 67 | PLACA | 21 | PLACA-21-3 | 2026-10-22 | NUEVO | 2026-10-22 | 9.45 | -6.9
VIALE 26 | P-T1-04 |  | Concreto | PLACA T1 PISO 2 EJE 08 AL 04 ENTRE JYG | 2026-01-17 | 1/19/2026 12:00:00 AM |  | 1 | 21 | 7.7 | 36 | PLACA | 21 | PLACA-21-1 | 2026-10-22 | NUEVO | 2026-10-22 | 4.2 | -13.3
VIALE 26 | P-T1-04 |  | Concreto | PLACA T1 PISO 2 EJE 08 AL 04 ENTRE JYG | 2026-01-17 | 1/19/2026 12:00:00 AM |  | 1 | 21 | 8.7 | 42 | PLACA | 21 | PLACA-21-1 | 2026-10-22 | NUEVO | 2026-10-22 | 4.2 | -12.3
VIALE 26 | P-T1-04 |  | Concreto | PLACA T1 PISO 2 EJE 08 AL 04 ENTRE JYG | 2026-01-17 | 1/19/2026 12:00:00 AM |  | 1 | 21 | 8.3 | 39 | PLACA | 21 | PLACA-21-1 | 2026-10-22 | NUEVO | 2026-10-22 | 4.2 | -12.7
VIALE 26 | P-T2-21 |  | Concreto | PLACA T2 PISO 5 EJE 06 AL 08 ENTRE AYJ | 2026-01-17 | 2/14/2026 12:00:00 AM |  | 28 | 21 | 22 | 104 | PLACA | 21 | PLACA-21-28 | 2026-10-22 | NUEVO | 2026-10-22 | 21 | 1
VIALE 26 | P-T2-21 |  | Concreto | PLACA T2 PISO 5 EJE 06 AL 08 ENTRE AYJ | 2026-01-17 | 2/14/2026 12:00:00 AM |  | 28 | 21 | 21.3 | 101 | PLACA | 21 | PLACA-21-28 | 2026-10-22 | NUEVO | 2026-10-22 | 21 | 0.3
VIALE 26 | P-T2-21 |  | Concreto | PLACA T2 PISO 5 EJE 06 AL 08 ENTRE AYJ | 2026-01-17 | 2/14/2026 12:00:00 AM |  | 28 | 21 | 19.7 | 94 | PLACA | 21 | PLACA-21-28 | 2026-10-22 | NUEVO | 2026-10-22 | 21 | -1.3
VIALE 26 | P-T2-21 |  | Concreto | PLACA T2 PISO 5 EJE 06 AL 08 ENTRE AYJ | 2026-01-17 | 1/31/2026 12:00:00 AM |  | 14 | 21 | 22.6 | 108 | PLACA | 21 | PLACA-21-14 | 2026-10-22 | NUEVO | 2026-10-22 | 16.24 | 1.6
VIALE 26 | P-T2-21 |  | Concreto | PLACA T2 PISO 5 EJE 06 AL 08 ENTRE AYJ | 2026-01-17 | 1/31/2026 12:00:00 AM |  | 14 | 21 | 21.4 | 102 | PLACA | 21 | PLACA-21-14 | 2026-10-22 | NUEVO | 2026-10-22 | 16.24 | 0.4
VIALE 26 | P-T2-21 |  | Concreto | PLACA T2 PISO 5 EJE 06 AL 08 ENTRE AYJ | 2026-01-17 | 1/31/2026 12:00:00 AM |  | 14 | 21 | 22.6 | 108 | PLACA | 21 | PLACA-21-14 | 2026-10-22 | NUEVO | 2026-10-22 | 16.24 | 1.6
VIALE 26 | P-T2-21 |  | Concreto | PLACA T2 PISO 5 EJE 06 AL 08 ENTRE AYJ | 2026-01-17 | 1/24/2026 12:00:00 AM |  | 7 | 21 | 19.2 | 92 | PLACA | 21 | PLACA-21-7 | 2026-10-22 | NUEVO | 2026-10-22 | 13.86 | -1.8
VIALE 26 | P-T2-21 |  | Concreto | PLACA T2 PISO 5 EJE 06 AL 08 ENTRE AYJ | 2026-01-17 | 1/24/2026 12:00:00 AM |  | 7 | 21 | 17.5 | 83 | PLACA | 21 | PLACA-21-7 | 2026-10-22 | NUEVO | 2026-10-22 | 13.86 | -3.5
VIALE 26 | P-T2-21 |  | Concreto | PLACA T2 PISO 5 EJE 06 AL 08 ENTRE AYJ | 2026-01-17 | 1/24/2026 12:00:00 AM |  | 7 | 21 | 14.8 | 70 | PLACA | 21 | PLACA-21-7 | 2026-10-22 | NUEVO | 2026-10-22 | 13.86 | -6.2
VIALE 26 | P-T2-21 |  | Concreto | PLACA T2 PISO 5 EJE 06 AL 08 ENTRE AYJ | 2026-01-17 | 1/20/2026 12:00:00 AM |  | 3 | 21 | 12.4 | 59 | PLACA | 21 | PLACA-21-3 | 2026-10-22 | NUEVO | 2026-10-22 | 9.45 | -8.6
VIALE 26 | P-T2-21 |  | Concreto | PLACA T2 PISO 5 EJE 06 AL 08 ENTRE AYJ | 2026-01-17 | 1/20/2026 12:00:00 AM |  | 3 | 21 | 13.5 | 64 | PLACA | 21 | PLACA-21-3 | 2026-10-22 | NUEVO | 2026-10-22 | 9.45 | -7.5
VIALE 26 | P-T2-21 |  | Concreto | PLACA T2 PISO 5 EJE 06 AL 08 ENTRE AYJ | 2026-01-17 | 1/20/2026 12:00:00 AM |  | 3 | 21 | 13 | 62 | PLACA | 21 | PLACA-21-3 | 2026-10-22 | NUEVO | 2026-10-22 | 9.45 | -8
VIALE 26 | P-T2-21 |  | Concreto | PLACA T2 PISO 5 EJE 06 AL 08 ENTRE AYJ | 2026-01-17 | 1/19/2026 12:00:00 AM |  | 1 | 21 | 8.8 | 42 | PLACA | 21 | PLACA-21-1 | 2026-10-22 | NUEVO | 2026-10-22 | 4.2 | -12.2
VIALE 26 | P-T2-21 |  | Concreto | PLACA T2 PISO 5 EJE 06 AL 08 ENTRE AYJ | 2026-01-17 | 1/19/2026 12:00:00 AM |  | 1 | 21 | 8 | 38 | PLACA | 21 | PLACA-21-1 | 2026-10-22 | NUEVO | 2026-10-22 | 4.2 | -13
VIALE 26 | P-T2-21 |  | Concreto | PLACA T2 PISO 5 EJE 06 AL 08 ENTRE AYJ | 2026-01-17 | 1/19/2026 12:00:00 AM |  | 1 | 21 | 8.8 | 42 | PLACA | 21 | PLACA-21-1 | 2026-10-22 | NUEVO | 2026-10-22 | 4.2 | -12.2
VIALE 26 | M-T2-31 |  | Concreto | MUROS T2 PISO 4 EJE 02 Y 03 ENTRE AyJ -01,27,16,15 | 2026-01-16 | 2/13/2026 12:00:00 AM |  | 28 | 28 | 28.6 | 102 | MURO | 28 | MURO-28-28 | 2026-10-22 | NUEVO | 2026-10-22 | 28 | 0.6
VIALE 26 | M-T2-31 |  | Concreto | MUROS T2 PISO 4 EJE 02 Y 03 ENTRE AyJ -01,27,16,15 | 2026-01-16 | 2/13/2026 12:00:00 AM |  | 28 | 28 | 30.2 | 108 | MURO | 28 | MURO-28-28 | 2026-10-22 | NUEVO | 2026-10-22 | 28 | 2.2
VIALE 26 | M-T2-31 |  | Concreto | MUROS T2 PISO 4 EJE 02 Y 03 ENTRE AyJ -01,27,16,15 | 2026-01-16 | 2/13/2026 12:00:00 AM |  | 28 | 28 | 30.4 | 108 | MURO | 28 | MURO-28-28 | 2026-10-22 | NUEVO | 2026-10-22 | 28 | 2.4
VIALE 26 | M-T2-31 |  | Concreto | MUROS T2 PISO 4 EJE 02 Y 03 ENTRE AyJ -01,27,16,15 | 2026-01-16 | 1/30/2026 12:00:00 AM |  | 14 | 28 | 27.6 | 98 | MURO | 28 | MURO-28-14 | 2026-10-22 | NUEVO | 2026-10-22 | 21.65 | -0.4
VIALE 26 | M-T2-31 |  | Concreto | MUROS T2 PISO 4 EJE 02 Y 03 ENTRE AyJ -01,27,16,15 | 2026-01-16 | 1/30/2026 12:00:00 AM |  | 14 | 28 | 27.2 | 97 | MURO | 28 | MURO-28-14 | 2026-10-22 | NUEVO | 2026-10-22 | 21.65 | -0.8
VIALE 26 | M-T2-31 |  | Concreto | MUROS T2 PISO 4 EJE 02 Y 03 ENTRE AyJ -01,27,16,15 | 2026-01-16 | 1/30/2026 12:00:00 AM |  | 14 | 28 | 25.8 | 92 | MURO | 28 | MURO-28-14 | 2026-10-22 | NUEVO | 2026-10-22 | 21.65 | -2.2
VIALE 26 | M-T2-31 |  | Concreto | MUROS T2 PISO 4 EJE 02 Y 03 ENTRE AyJ -01,27,16,15 | 2026-01-16 | 1/23/2026 12:00:00 AM |  | 7 | 28 | 24.6 | 88 | MURO | 28 | MURO-28-7 | 2026-10-22 | NUEVO | 2026-10-22 | 18.48 | -3.4
VIALE 26 | M-T2-31 |  | Concreto | MUROS T2 PISO 4 EJE 02 Y 03 ENTRE AyJ -01,27,16,15 | 2026-01-16 | 1/23/2026 12:00:00 AM |  | 7 | 28 | 24.3 | 87 | MURO | 28 | MURO-28-7 | 2026-10-22 | NUEVO | 2026-10-22 | 18.48 | -3.7
VIALE 26 | M-T2-31 |  | Concreto | MUROS T2 PISO 4 EJE 02 Y 03 ENTRE AyJ -01,27,16,15 | 2026-01-16 | 1/23/2026 12:00:00 AM |  | 7 | 28 | 24.5 | 88 | MURO | 28 | MURO-28-7 | 2026-10-22 | NUEVO | 2026-10-22 | 18.48 | -3.5
VIALE 26 | M-T2-31 |  | Concreto | MUROS T2 PISO 4 EJE 02 Y 03 ENTRE AyJ -01,27,16,15 | 2026-01-16 | 1/19/2026 12:00:00 AM |  | 3 | 28 | 13.2 | 47 | MURO | 28 | MURO-28-3 | 2026-10-22 | NUEVO | 2026-10-22 | 12.6 | -14.8
VIALE 26 | M-T2-31 |  | Concreto | MUROS T2 PISO 4 EJE 02 Y 03 ENTRE AyJ -01,27,16,15 | 2026-01-16 | 1/19/2026 12:00:00 AM |  | 3 | 28 | 13.2 | 47 | MURO | 28 | MURO-28-3 | 2026-10-22 | NUEVO | 2026-10-22 | 12.6 | -14.8
VIALE 26 | M-T2-31 |  | Concreto | MUROS T2 PISO 4 EJE 02 Y 03 ENTRE AyJ -01,27,16,15 | 2026-01-16 | 1/19/2026 12:00:00 AM |  | 3 | 28 | 19.2 | 69 | MURO | 28 | MURO-28-3 | 2026-10-22 | NUEVO | 2026-10-22 | 12.6 | -8.8
VIALE 26 | M-T2-31 |  | Concreto | MUROS T2 PISO 4 EJE 02 Y 03 ENTRE AyJ -01,27,16,15 | 2026-01-16 | 1/19/2026 12:00:00 AM |  | 3 | 28 | 19.2 | 69 | MURO | 28 | MURO-28-3 | 2026-10-22 | NUEVO | 2026-10-22 | 12.6 | -8.8
VIALE 26 | M-T2-31 |  | Concreto | MUROS T2 PISO 4 EJE 02 Y 03 ENTRE AyJ -01,27,16,15 | 2026-01-16 | 1/19/2026 12:00:00 AM |  | 3 | 28 | 17.2 | 61 | MURO | 28 | MURO-28-3 | 2026-10-22 | NUEVO | 2026-10-22 | 12.6 | -10.8
VIALE 26 | M-T2-31 |  | Concreto | MUROS T2 PISO 4 EJE 02 Y 03 ENTRE AyJ -01,27,16,15 | 2026-01-16 | 1/19/2026 12:00:00 AM |  | 3 | 28 | 17.2 | 61 | MURO | 28 | MURO-28-3 | 2026-10-22 | NUEVO | 2026-10-22 | 12.6 | -10.8
VIALE 26 | M-T2-31 |  | Concreto | MUROS T2 PISO 4 EJE 02 Y 03 ENTRE AyJ -01,27,16,15 | 2026-01-16 | 1/17/2026 12:00:00 AM |  | 1 | 28 | 4.2 | 15 | MURO | 28 | MURO-28-1 | 2026-10-22 | NUEVO | 2026-10-22 | 5.6 | -23.8
VIALE 26 | M-T2-31 |  | Concreto | MUROS T2 PISO 4 EJE 02 Y 03 ENTRE AyJ -01,27,16,15 | 2026-01-16 | 1/17/2026 12:00:00 AM |  | 1 | 28 | 4.2 | 15 | MURO | 28 | MURO-28-1 | 2026-10-22 | NUEVO | 2026-10-22 | 5.6 | -23.8
VIALE 26 | M-T2-31 |  | Concreto | MUROS T2 PISO 4 EJE 02 Y 03 ENTRE AyJ -01,27,16,15 | 2026-01-16 | 1/17/2026 12:00:00 AM |  | 1 | 28 | 4.8 | 17 | MURO | 28 | MURO-28-1 | 2026-10-22 | NUEVO | 2026-10-22 | 5.6 | -23.2
VIALE 26 | M-T2-31 |  | Concreto | MUROS T2 PISO 4 EJE 02 Y 03 ENTRE AyJ -01,27,16,15 | 2026-01-16 | 1/17/2026 12:00:00 AM |  | 1 | 28 | 4.8 | 17 | MURO | 28 | MURO-28-1 | 2026-10-22 | NUEVO | 2026-10-22 | 5.6 | -23.2
VIALE 26 | M-T2-31 |  | Concreto | MUROS T2 PISO 4 EJE 02 Y 03 ENTRE AyJ -01,27,16,15 | 2026-01-16 | 1/17/2026 12:00:00 AM |  | 1 | 28 | 4 | 14 | MURO | 28 | MURO-28-1 | 2026-10-22 | NUEVO | 2026-10-22 | 5.6 | -24
VIALE 26 | M-T2-31 |  | Concreto | MUROS T2 PISO 4 EJE 02 Y 03 ENTRE AyJ -01,27,16,15 | 2026-01-16 | 1/17/2026 12:00:00 AM |  | 1 | 28 | 4 | 14 | MURO | 28 | MURO-28-1 | 2026-10-22 | NUEVO | 2026-10-22 | 5.6 | -24
VIALE 26 | P-T2-20 |  | Concreto | PLACA T2 EJE 08 AL 10 DEL AalJ PISO 5 | 2026-01-16 | 2/13/2026 12:00:00 AM |  | 28 | 21 | 28.2 | 134 | PLACA | 21 | PLACA-21-28 | 2026-10-22 | NUEVO | 2026-10-22 | 21 | 7.2
VIALE 26 | P-T2-20 |  | Concreto | PLACA T2 EJE 08 AL 10 DEL AalJ PISO 5 | 2026-01-16 | 2/13/2026 12:00:00 AM |  | 28 | 21 | 25.7 | 122 | PLACA | 21 | PLACA-21-28 | 2026-10-22 | NUEVO | 2026-10-22 | 21 | 4.7
VIALE 26 | P-T2-20 |  | Concreto | PLACA T2 EJE 08 AL 10 DEL AalJ PISO 5 | 2026-01-16 | 2/13/2026 12:00:00 AM |  | 28 | 21 | 26.3 | 125 | PLACA | 21 | PLACA-21-28 | 2026-10-22 | NUEVO | 2026-10-22 | 21 | 5.3
VIALE 26 | P-T2-20 |  | Concreto | PLACA T2 EJE 08 AL 10 DEL AalJ PISO 5 | 2026-01-16 | 1/30/2026 12:00:00 AM |  | 14 | 21 | 24 | 114 | PLACA | 21 | PLACA-21-14 | 2026-10-22 | NUEVO | 2026-10-22 | 16.24 | 3
VIALE 26 | P-T2-20 |  | Concreto | PLACA T2 EJE 08 AL 10 DEL AalJ PISO 5 | 2026-01-16 | 1/30/2026 12:00:00 AM |  | 14 | 21 | 21.2 | 101 | PLACA | 21 | PLACA-21-14 | 2026-10-22 | NUEVO | 2026-10-22 | 16.24 | 0.2
VIALE 26 | P-T2-20 |  | Concreto | PLACA T2 EJE 08 AL 10 DEL AalJ PISO 5 | 2026-01-16 | 1/30/2026 12:00:00 AM |  | 14 | 21 | 22.7 | 108 | PLACA | 21 | PLACA-21-14 | 2026-10-22 | NUEVO | 2026-10-22 | 16.24 | 1.7
VIALE 26 | P-T2-20 |  | Concreto | PLACA T2 EJE 08 AL 10 DEL AalJ PISO 5 | 2026-01-16 | 1/23/2026 12:00:00 AM |  | 7 | 21 | 20.7 | 99 | PLACA | 21 | PLACA-21-7 | 2026-10-22 | NUEVO | 2026-10-22 | 13.86 | -0.3
VIALE 26 | P-T2-20 |  | Concreto | PLACA T2 EJE 08 AL 10 DEL AalJ PISO 5 | 2026-01-16 | 1/23/2026 12:00:00 AM |  | 7 | 21 | 20.6 | 98 | PLACA | 21 | PLACA-21-7 | 2026-10-22 | NUEVO | 2026-10-22 | 13.86 | -0.4
VIALE 26 | P-T2-20 |  | Concreto | PLACA T2 EJE 08 AL 10 DEL AalJ PISO 5 | 2026-01-16 | 1/23/2026 12:00:00 AM |  | 7 | 21 | 20.9 | 100 | PLACA | 21 | PLACA-21-7 | 2026-10-22 | NUEVO | 2026-10-22 | 13.86 | -0.1
VIALE 26 | P-T2-20 |  | Concreto | PLACA T2 EJE 08 AL 10 DEL AalJ PISO 5 | 2026-01-16 | 1/19/2026 12:00:00 AM |  | 3 | 21 | 12.8 | 61 | PLACA | 21 | PLACA-21-3 | 2026-10-22 | NUEVO | 2026-10-22 | 9.45 | -8.2
VIALE 26 | P-T2-20 |  | Concreto | PLACA T2 EJE 08 AL 10 DEL AalJ PISO 5 | 2026-01-16 | 1/19/2026 12:00:00 AM |  | 3 | 21 | 12.8 | 61 | PLACA | 21 | PLACA-21-3 | 2026-10-22 | NUEVO | 2026-10-22 | 9.45 | -8.2
VIALE 26 | P-T2-20 |  | Concreto | PLACA T2 EJE 08 AL 10 DEL AalJ PISO 5 | 2026-01-16 | 1/19/2026 12:00:00 AM |  | 3 | 21 | 12.9 | 61 | PLACA | 21 | PLACA-21-3 | 2026-10-22 | NUEVO | 2026-10-22 | 9.45 | -8.1
VIALE 26 | P-T2-20 |  | Concreto | PLACA T2 EJE 08 AL 10 DEL AalJ PISO 5 | 2026-01-16 | 1/19/2026 12:00:00 AM |  | 3 | 21 | 12.9 | 61 | PLACA | 21 | PLACA-21-3 | 2026-10-22 | NUEVO | 2026-10-22 | 9.45 | -8.1
VIALE 26 | P-T2-20 |  | Concreto | PLACA T2 EJE 08 AL 10 DEL AalJ PISO 5 | 2026-01-16 | 1/19/2026 12:00:00 AM |  | 3 | 21 | 15 | 71 | PLACA | 21 | PLACA-21-3 | 2026-10-22 | NUEVO | 2026-10-22 | 9.45 | -6
VIALE 26 | P-T2-20 |  | Concreto | PLACA T2 EJE 08 AL 10 DEL AalJ PISO 5 | 2026-01-16 | 1/19/2026 12:00:00 AM |  | 3 | 21 | 15 | 71 | PLACA | 21 | PLACA-21-3 | 2026-10-22 | NUEVO | 2026-10-22 | 9.45 | -6
VIALE 26 | P-T2-20 |  | Concreto | PLACA T2 EJE 08 AL 10 DEL AalJ PISO 5 | 2026-01-16 | 1/17/2026 12:00:00 AM |  | 1 | 21 | 4.2 | 20 | PLACA | 21 | PLACA-21-1 | 2026-10-22 | NUEVO | 2026-10-22 | 4.2 | -16.8
VIALE 26 | P-T2-20 |  | Concreto | PLACA T2 EJE 08 AL 10 DEL AalJ PISO 5 | 2026-01-16 | 1/17/2026 12:00:00 AM |  | 1 | 21 | 4.2 | 20 | PLACA | 21 | PLACA-21-1 | 2026-10-22 | NUEVO | 2026-10-22 | 4.2 | -16.8
VIALE 26 | P-T2-20 |  | Concreto | PLACA T2 EJE 08 AL 10 DEL AalJ PISO 5 | 2026-01-16 | 1/17/2026 12:00:00 AM |  | 1 | 21 | 3.7 | 18 | PLACA | 21 | PLACA-21-1 | 2026-10-22 | NUEVO | 2026-10-22 | 4.2 | -17.3
VIALE 26 | P-T2-20 |  | Concreto | PLACA T2 EJE 08 AL 10 DEL AalJ PISO 5 | 2026-01-16 | 1/17/2026 12:00:00 AM |  | 1 | 21 | 3.7 | 18 | PLACA | 21 | PLACA-21-1 | 2026-10-22 | NUEVO | 2026-10-22 | 4.2 | -17.3
VIALE 26 | P-T2-20 |  | Concreto | PLACA T2 EJE 08 AL 10 DEL AalJ PISO 5 | 2026-01-16 | 1/19/2026 12:00:00 AM |  | 1 | 21 | 4.1 | 19 | PLACA | 21 | PLACA-21-1 | 2026-10-22 | NUEVO | 2026-10-22 | 4.2 | -16.9
VIALE 26 | P-T2-20 |  | Concreto | PLACA T2 EJE 08 AL 10 DEL AalJ PISO 5 | 2026-01-16 | 1/19/2026 12:00:00 AM |  | 1 | 21 | 4.1 | 19 | PLACA | 21 | PLACA-21-1 | 2026-10-22 | NUEVO | 2026-10-22 | 4.2 | -16.9
VIALE 26 | M-T2-30 |  | Concreto | MUROS T2 PISO 4 EJE 04Y05 ENTRE AYJ M=14,31,02 | 2026-01-15 | 2/12/2026 12:00:00 AM |  | 28 | 28 | 28.1 | 100 | MURO | 28 | MURO-28-28 | 2026-10-22 | NUEVO | 2026-10-22 | 28 | 0.1
VIALE 26 | M-T2-30 |  | Concreto | MUROS T2 PISO 4 EJE 04Y05 ENTRE AYJ M=14,31,02 | 2026-01-15 | 2/12/2026 12:00:00 AM |  | 28 | 28 | 28.5 | 102 | MURO | 28 | MURO-28-28 | 2026-10-22 | NUEVO | 2026-10-22 | 28 | 0.5
VIALE 26 | M-T2-30 |  | Concreto | MUROS T2 PISO 4 EJE 04Y05 ENTRE AYJ M=14,31,02 | 2026-01-15 | 2/12/2026 12:00:00 AM |  | 28 | 28 | 29.7 | 106 | MURO | 28 | MURO-28-28 | 2026-10-22 | NUEVO | 2026-10-22 | 28 | 1.7
VIALE 26 | M-T2-30 |  | Concreto | MUROS T2 PISO 4 EJE 04Y05 ENTRE AYJ M=14,31,02 | 2026-01-15 | 1/29/2026 12:00:00 AM |  | 14 | 28 | 27.8 | 99 | MURO | 28 | MURO-28-14 | 2026-10-22 | NUEVO | 2026-10-22 | 21.65 | -0.2
VIALE 26 | M-T2-30 |  | Concreto | MUROS T2 PISO 4 EJE 04Y05 ENTRE AYJ M=14,31,02 | 2026-01-15 | 1/29/2026 12:00:00 AM |  | 14 | 28 | 32.4 | 116 | MURO | 28 | MURO-28-14 | 2026-10-22 | NUEVO | 2026-10-22 | 21.65 | 4.4
VIALE 26 | M-T2-30 |  | Concreto | MUROS T2 PISO 4 EJE 04Y05 ENTRE AYJ M=14,31,02 | 2026-01-15 | 1/29/2026 12:00:00 AM |  | 14 | 28 | 24.7 | 88 | MURO | 28 | MURO-28-14 | 2026-10-22 | NUEVO | 2026-10-22 | 21.65 | -3.3
VIALE 26 | M-T2-30 |  | Concreto | MUROS T2 PISO 4 EJE 04Y05 ENTRE AYJ M=14,31,02 | 2026-01-15 | 1/22/2026 12:00:00 AM |  | 7 | 28 | 23.6 | 84 | MURO | 28 | MURO-28-7 | 2026-10-22 | NUEVO | 2026-10-22 | 18.48 | -4.4
VIALE 26 | M-T2-30 |  | Concreto | MUROS T2 PISO 4 EJE 04Y05 ENTRE AYJ M=14,31,02 | 2026-01-15 | 1/22/2026 12:00:00 AM |  | 7 | 28 | 24.3 | 87 | MURO | 28 | MURO-28-7 | 2026-10-22 | NUEVO | 2026-10-22 | 18.48 | -3.7
VIALE 26 | M-T2-30 |  | Concreto | MUROS T2 PISO 4 EJE 04Y05 ENTRE AYJ M=14,31,02 | 2026-01-15 | 1/22/2026 12:00:00 AM |  | 7 | 28 | 23.8 | 85 | MURO | 28 | MURO-28-7 | 2026-10-22 | NUEVO | 2026-10-22 | 18.48 | -4.2
VIALE 26 | M-T2-30 |  | Concreto | MUROS T2 PISO 4 EJE 04Y05 ENTRE AYJ M=14,31,02 | 2026-01-15 | 1/19/2026 12:00:00 AM |  | 4 | 28 | 21 | 75 | MURO | 28 | MURO-28-4 | 2026-10-22 | NUEVO | 2026-10-22 | 14.07 | -7
VIALE 26 | M-T2-30 |  | Concreto | MUROS T2 PISO 4 EJE 04Y05 ENTRE AYJ M=14,31,02 | 2026-01-15 | 1/19/2026 12:00:00 AM |  | 4 | 28 | 18.8 | 67 | MURO | 28 | MURO-28-4 | 2026-10-22 | NUEVO | 2026-10-22 | 14.07 | -9.2
VIALE 26 | M-T2-30 |  | Concreto | MUROS T2 PISO 4 EJE 04Y05 ENTRE AYJ M=14,31,02 | 2026-01-15 | 1/19/2026 12:00:00 AM |  | 4 | 28 | 20.6 | 74 | MURO | 28 | MURO-28-4 | 2026-10-22 | NUEVO | 2026-10-22 | 14.07 | -7.4
VIALE 26 | M-T2-30 |  | Concreto | MUROS T2 PISO 4 EJE 04Y05 ENTRE AYJ M=14,31,02 | 2026-01-15 | 1/16/2026 12:00:00 AM |  | 1 | 28 | 4.5 | 16 | MURO | 28 | MURO-28-1 | 2026-10-22 | NUEVO | 2026-10-22 | 5.6 | -23.5
VIALE 26 | M-T2-30 |  | Concreto | MUROS T2 PISO 4 EJE 04Y05 ENTRE AYJ M=14,31,02 | 2026-01-15 | 1/16/2026 12:00:00 AM |  | 1 | 28 | 4.6 | 16 | MURO | 28 | MURO-28-1 | 2026-10-22 | NUEVO | 2026-10-22 | 5.6 | -23.4
VIALE 26 | M-T2-30 |  | Concreto | MUROS T2 PISO 4 EJE 04Y05 ENTRE AYJ M=14,31,02 | 2026-01-15 | 1/16/2026 12:00:00 AM |  | 1 | 28 | 4.1 | 14 | MURO | 28 | MURO-28-1 | 2026-10-22 | NUEVO | 2026-10-22 | 5.6 | -23.9
VIALE 26 | P-T1-03 |  | Concreto | PLACA T1 PISO 2 EJE 08 Y 10 AYJ | 2026-01-15 | 2/12/2026 12:00:00 AM |  | 28 | 21 | 27.2 | 130 | PLACA | 21 | PLACA-21-28 | 2026-10-22 | NUEVO | 2026-10-22 | 21 | 6.2
VIALE 26 | P-T1-03 |  | Concreto | PLACA T1 PISO 2 EJE 08 Y 10 AYJ | 2026-01-15 | 2/12/2026 12:00:00 AM |  | 28 | 21 | 27.1 | 129 | PLACA | 21 | PLACA-21-28 | 2026-10-22 | NUEVO | 2026-10-22 | 21 | 6.1
VIALE 26 | P-T1-03 |  | Concreto | PLACA T1 PISO 2 EJE 08 Y 10 AYJ | 2026-01-15 | 2/12/2026 12:00:00 AM |  | 28 | 21 | 26.6 | 127 | PLACA | 21 | PLACA-21-28 | 2026-10-22 | NUEVO | 2026-10-22 | 21 | 5.6
VIALE 26 | P-T1-03 |  | Concreto | PLACA T1 PISO 2 EJE 08 Y 10 AYJ | 2026-01-15 | 1/29/2026 12:00:00 AM |  | 14 | 21 | 24.7 | 118 | PLACA | 21 | PLACA-21-14 | 2026-10-22 | NUEVO | 2026-10-22 | 16.24 | 3.7
VIALE 26 | P-T1-03 |  | Concreto | PLACA T1 PISO 2 EJE 08 Y 10 AYJ | 2026-01-15 | 1/29/2026 12:00:00 AM |  | 14 | 21 | 24.7 | 118 | PLACA | 21 | PLACA-21-14 | 2026-10-22 | NUEVO | 2026-10-22 | 16.24 | 3.7
VIALE 26 | P-T1-03 |  | Concreto | PLACA T1 PISO 2 EJE 08 Y 10 AYJ | 2026-01-15 | 1/29/2026 12:00:00 AM |  | 14 | 21 | 26.8 | 128 | PLACA | 21 | PLACA-21-14 | 2026-10-22 | NUEVO | 2026-10-22 | 16.24 | 5.8
VIALE 26 | P-T1-03 |  | Concreto | PLACA T1 PISO 2 EJE 08 Y 10 AYJ | 2026-01-15 | 1/22/2026 12:00:00 AM |  | 7 | 21 | 22.4 | 106 | PLACA | 21 | PLACA-21-7 | 2026-10-22 | NUEVO | 2026-10-22 | 13.86 | 1.4
VIALE 26 | P-T1-03 |  | Concreto | PLACA T1 PISO 2 EJE 08 Y 10 AYJ | 2026-01-15 | 1/22/2026 12:00:00 AM |  | 7 | 21 | 21.3 | 101 | PLACA | 21 | PLACA-21-7 | 2026-10-22 | NUEVO | 2026-10-22 | 13.86 | 0.3
VIALE 26 | P-T1-03 |  | Concreto | PLACA T1 PISO 2 EJE 08 Y 10 AYJ | 2026-01-15 | 1/22/2026 12:00:00 AM |  | 7 | 21 | 22.4 | 107 | PLACA | 21 | PLACA-21-7 | 2026-10-22 | NUEVO | 2026-10-22 | 13.86 | 1.4
VIALE 26 | P-T1-03 |  | Concreto | PLACA T1 PISO 2 EJE 08 Y 10 AYJ | 2026-01-15 | 1/19/2026 12:00:00 AM |  | 4 | 21 | 16.7 | 80 | PLACA | 21 | PLACA-21-4 | 2026-10-22 | NUEVO | 2026-10-22 | 10.55 | -4.3
VIALE 26 | P-T1-03 |  | Concreto | PLACA T1 PISO 2 EJE 08 Y 10 AYJ | 2026-01-15 | 1/19/2026 12:00:00 AM |  | 4 | 21 | 18.9 | 90 | PLACA | 21 | PLACA-21-4 | 2026-10-22 | NUEVO | 2026-10-22 | 10.55 | -2.1
VIALE 26 | P-T1-03 |  | Concreto | PLACA T1 PISO 2 EJE 08 Y 10 AYJ | 2026-01-15 | 1/19/2026 12:00:00 AM |  | 4 | 21 | 18.7 | 89 | PLACA | 21 | PLACA-21-4 | 2026-10-22 | NUEVO | 2026-10-22 | 10.55 | -2.3
VIALE 26 | P-T1-03 |  | Concreto | PLACA T1 PISO 2 EJE 08 Y 10 AYJ | 2026-01-15 | 1/16/2026 12:00:00 AM |  | 1 | 21 | 2.6 | 12 | PLACA | 21 | PLACA-21-1 | 2026-10-22 | NUEVO | 2026-10-22 | 4.2 | -18.4
VIALE 26 | P-T1-03 |  | Concreto | PLACA T1 PISO 2 EJE 08 Y 10 AYJ | 2026-01-15 | 1/16/2026 12:00:00 AM |  | 1 | 21 | 2.4 | 12 | PLACA | 21 | PLACA-21-1 | 2026-10-22 | NUEVO | 2026-10-22 | 4.2 | -18.6
VIALE 26 | P-T1-03 |  | Concreto | PLACA T1 PISO 2 EJE 08 Y 10 AYJ | 2026-01-15 | 1/16/2026 12:00:00 AM |  | 1 | 21 | 1.9 | 9 | PLACA | 21 | PLACA-21-1 | 2026-10-22 | NUEVO | 2026-10-22 | 4.2 | -19.1
VIALE 26 | P-T2-19 |  | Concreto | PLACA T2 PISOS EJE 10 Y 12 ENTRE AYJ | 2026-01-15 | 2/12/2026 12:00:00 AM |  | 28 | 21 | 24.7 | 117 | PLACA | 21 | PLACA-21-28 | 2026-10-22 | NUEVO | 2026-10-22 | 21 | 3.7
VIALE 26 | P-T2-19 |  | Concreto | PLACA T2 PISOS EJE 10 Y 12 ENTRE AYJ | 2026-01-15 | 2/12/2026 12:00:00 AM |  | 28 | 21 | 25.2 | 120 | PLACA | 21 | PLACA-21-28 | 2026-10-22 | NUEVO | 2026-10-22 | 21 | 4.2
VIALE 26 | P-T2-19 |  | Concreto | PLACA T2 PISOS EJE 10 Y 12 ENTRE AYJ | 2026-01-15 | 2/12/2026 12:00:00 AM |  | 28 | 21 | 24.5 | 116 | PLACA | 21 | PLACA-21-28 | 2026-10-22 | NUEVO | 2026-10-22 | 21 | 3.5
VIALE 26 | P-T2-19 |  | Concreto | PLACA T2 PISOS EJE 10 Y 12 ENTRE AYJ | 2026-01-15 | 1/29/2026 12:00:00 AM |  | 14 | 21 | 24.2 | 115 | PLACA | 21 | PLACA-21-14 | 2026-10-22 | NUEVO | 2026-10-22 | 16.24 | 3.2
VIALE 26 | P-T2-19 |  | Concreto | PLACA T2 PISOS EJE 10 Y 12 ENTRE AYJ | 2026-01-15 | 1/29/2026 12:00:00 AM |  | 14 | 21 | 23.6 | 112 | PLACA | 21 | PLACA-21-14 | 2026-10-22 | NUEVO | 2026-10-22 | 16.24 | 2.6
VIALE 26 | P-T2-19 |  | Concreto | PLACA T2 PISOS EJE 10 Y 12 ENTRE AYJ | 2026-01-15 | 1/29/2026 12:00:00 AM |  | 14 | 21 | 24.8 | 118 | PLACA | 21 | PLACA-21-14 | 2026-10-22 | NUEVO | 2026-10-22 | 16.24 | 3.8
VIALE 26 | P-T2-19 |  | Concreto | PLACA T2 PISOS EJE 10 Y 12 ENTRE AYJ | 2026-01-15 | 1/22/2026 12:00:00 AM |  | 7 | 21 | 22.6 | 107 | PLACA | 21 | PLACA-21-7 | 2026-10-22 | NUEVO | 2026-10-22 | 13.86 | 1.6
VIALE 26 | P-T2-19 |  | Concreto | PLACA T2 PISOS EJE 10 Y 12 ENTRE AYJ | 2026-01-15 | 1/22/2026 12:00:00 AM |  | 7 | 21 | 20.3 | 97 | PLACA | 21 | PLACA-21-7 | 2026-10-22 | NUEVO | 2026-10-22 | 13.86 | -0.7
VIALE 26 | P-T2-19 |  | Concreto | PLACA T2 PISOS EJE 10 Y 12 ENTRE AYJ | 2026-01-15 | 1/22/2026 12:00:00 AM |  | 7 | 21 | 18.4 | 88 | PLACA | 21 | PLACA-21-7 | 2026-10-22 | NUEVO | 2026-10-22 | 13.86 | -2.6
VIALE 26 | P-T2-19 |  | Concreto | PLACA T2 PISOS EJE 10 Y 12 ENTRE AYJ | 2026-01-15 | 1/19/2026 12:00:00 AM |  | 4 | 21 | 19.7 | 94 | PLACA | 21 | PLACA-21-4 | 2026-10-22 | NUEVO | 2026-10-22 | 10.55 | -1.3
VIALE 26 | P-T2-19 |  | Concreto | PLACA T2 PISOS EJE 10 Y 12 ENTRE AYJ | 2026-01-15 | 1/19/2026 12:00:00 AM |  | 4 | 21 | 20.1 | 96 | PLACA | 21 | PLACA-21-4 | 2026-10-22 | NUEVO | 2026-10-22 | 10.55 | -0.9
VIALE 26 | P-T2-19 |  | Concreto | PLACA T2 PISOS EJE 10 Y 12 ENTRE AYJ | 2026-01-15 | 1/19/2026 12:00:00 AM |  | 4 | 21 | 16.8 | 80 | PLACA | 21 | PLACA-21-4 | 2026-10-22 | NUEVO | 2026-10-22 | 10.55 | -4.2
VIALE 26 | P-T2-19 |  | Concreto | PLACA T2 PISOS EJE 10 Y 12 ENTRE AYJ | 2026-01-15 | 1/16/2026 12:00:00 AM |  | 1 | 21 | 3.6 | 17 | PLACA | 21 | PLACA-21-1 | 2026-10-22 | NUEVO | 2026-10-22 | 4.2 | -17.4
VIALE 26 | P-T2-19 |  | Concreto | PLACA T2 PISOS EJE 10 Y 12 ENTRE AYJ | 2026-01-15 | 1/16/2026 12:00:00 AM |  | 1 | 21 | 4 | 19 | PLACA | 21 | PLACA-21-1 | 2026-10-22 | NUEVO | 2026-10-22 | 4.2 | -17
VIALE 26 | P-T2-19 |  | Concreto | PLACA T2 PISOS EJE 10 Y 12 ENTRE AYJ | 2026-01-15 | 1/16/2026 12:00:00 AM |  | 1 | 21 | 3.8 | 18 | PLACA | 21 | PLACA-21-1 | 2026-10-22 | NUEVO | 2026-10-22 | 4.2 | -17.2
VIALE 26 | M-T2-28 |  | Concreto | MUROS T2 PISO 4 EJE 6 Y 7 ENTRE AYJ M=29,09,32 | 2026-01-14 | 2/11/2026 12:00:00 AM |  | 28 | 28 | 26.5 | 95 | MURO | 28 | MURO-28-28 | 2026-10-22 | NUEVO | 2026-10-22 | 28 | -1.5
VIALE 26 | M-T2-28 |  | Concreto | MUROS T2 PISO 4 EJE 6 Y 7 ENTRE AYJ M=29,09,32 | 2026-01-14 | 2/11/2026 12:00:00 AM |  | 28 | 28 | 27.7 | 99 | MURO | 28 | MURO-28-28 | 2026-10-22 | NUEVO | 2026-10-22 | 28 | -0.3
VIALE 26 | M-T2-28 |  | Concreto | MUROS T2 PISO 4 EJE 6 Y 7 ENTRE AYJ M=29,09,32 | 2026-01-14 | 2/11/2026 12:00:00 AM |  | 28 | 28 | 28.4 | 101 | MURO | 28 | MURO-28-28 | 2026-10-22 | NUEVO | 2026-10-22 | 28 | 0.4
VIALE 26 | M-T2-28 |  | Concreto | MUROS T2 PISO 4 EJE 6 Y 7 ENTRE AYJ M=29,09,32 | 2026-01-14 | 1/28/2026 12:00:00 AM |  | 14 | 28 | 26.2 | 94 | MURO | 28 | MURO-28-14 | 2026-10-22 | NUEVO | 2026-10-22 | 21.65 | -1.8
VIALE 26 | M-T2-28 |  | Concreto | MUROS T2 PISO 4 EJE 6 Y 7 ENTRE AYJ M=29,09,32 | 2026-01-14 | 1/28/2026 12:00:00 AM |  | 14 | 28 | 28 | 100 | MURO | 28 | MURO-28-14 | 2026-10-22 | NUEVO | 2026-10-22 | 21.65 | 0
VIALE 26 | M-T2-28 |  | Concreto | MUROS T2 PISO 4 EJE 6 Y 7 ENTRE AYJ M=29,09,32 | 2026-01-14 | 1/28/2026 12:00:00 AM |  | 14 | 28 | 25.5 | 91 | MURO | 28 | MURO-28-14 | 2026-10-22 | NUEVO | 2026-10-22 | 21.65 | -2.5
VIALE 26 | M-T2-28 |  | Concreto | MUROS T2 PISO 4 EJE 6 Y 7 ENTRE AYJ M=29,09,32 | 2026-01-14 | 1/21/2026 12:00:00 AM |  | 7 | 28 | 24.5 | 88 | MURO | 28 | MURO-28-7 | 2026-10-22 | NUEVO | 2026-10-22 | 18.48 | -3.5
VIALE 26 | M-T2-28 |  | Concreto | MUROS T2 PISO 4 EJE 6 Y 7 ENTRE AYJ M=29,09,32 | 2026-01-14 | 1/21/2026 12:00:00 AM |  | 7 | 28 | 24.1 | 86 | MURO | 28 | MURO-28-7 | 2026-10-22 | NUEVO | 2026-10-22 | 18.48 | -3.9
VIALE 26 | M-T2-28 |  | Concreto | MUROS T2 PISO 4 EJE 6 Y 7 ENTRE AYJ M=29,09,32 | 2026-01-14 | 1/21/2026 12:00:00 AM |  | 7 | 28 | 26.4 | 94 | MURO | 28 | MURO-28-7 | 2026-10-22 | NUEVO | 2026-10-22 | 18.48 | -1.6
VIALE 26 | M-T2-28 |  | Concreto | MUROS T2 PISO 4 EJE 6 Y 7 ENTRE AYJ M=29,09,32 | 2026-01-14 | 1/17/2026 12:00:00 AM |  | 3 | 28 | 16.2 | 58 | MURO | 28 | MURO-28-3 | 2026-10-22 | NUEVO | 2026-10-22 | 12.6 | -11.8
VIALE 26 | M-T2-28 |  | Concreto | MUROS T2 PISO 4 EJE 6 Y 7 ENTRE AYJ M=29,09,32 | 2026-01-14 | 1/17/2026 12:00:00 AM |  | 3 | 28 | 15.3 | 55 | MURO | 28 | MURO-28-3 | 2026-10-22 | NUEVO | 2026-10-22 | 12.6 | -12.7
VIALE 26 | M-T2-28 |  | Concreto | MUROS T2 PISO 4 EJE 6 Y 7 ENTRE AYJ M=29,09,32 | 2026-01-14 | 1/17/2026 12:00:00 AM |  | 3 | 28 | 16.7 | 60 | MURO | 28 | MURO-28-3 | 2026-10-22 | NUEVO | 2026-10-22 | 12.6 | -11.3
VIALE 26 | M-T2-28 |  | Concreto | MUROS T2 PISO 4 EJE 6 Y 7 ENTRE AYJ M=29,09,32 | 2026-01-14 | 1/15/2026 12:00:00 AM |  | 1 | 28 | 3.2 | 11 | MURO | 28 | MURO-28-1 | 2026-10-22 | NUEVO | 2026-10-22 | 5.6 | -24.8
VIALE 26 | M-T2-28 |  | Concreto | MUROS T2 PISO 4 EJE 6 Y 7 ENTRE AYJ M=29,09,32 | 2026-01-14 | 1/15/2026 12:00:00 AM |  | 1 | 28 | 3.4 | 12 | MURO | 28 | MURO-28-1 | 2026-10-22 | NUEVO | 2026-10-22 | 5.6 | -24.6
VIALE 26 | M-T2-28 |  | Concreto | MUROS T2 PISO 4 EJE 6 Y 7 ENTRE AYJ M=29,09,32 | 2026-01-14 | 1/15/2026 12:00:00 AM |  | 1 | 28 | 2.7 | 10 | MURO | 28 | MURO-28-1 | 2026-10-22 | NUEVO | 2026-10-22 | 5.6 | -25.3
VIALE 26 | M-T2-29 |  | Concreto | TERMOCUPLA MURO T2 EJE 6 ENTRE AYD PISO 4 | 2026-01-14 | 1/15/2026 12:00:00 AM |  | 1 | 28 | 4.6 | 16 | MURO | 28 | MURO-28-1 | 2026-10-22 | NUEVO | 2026-10-22 | 5.6 | -23.4
VIALE 26 | M-T2-29 |  | Concreto | TERMOCUPLA MURO T2 EJE 6 ENTRE AYD PISO 4 | 2026-01-14 | 1/15/2026 12:00:00 AM |  | 1 | 28 | 4.5 | 16 | MURO | 28 | MURO-28-1 | 2026-10-22 | NUEVO | 2026-10-22 | 5.6 | -23.5
VIALE 26 | M-T2-29 |  | Concreto | TERMOCUPLA MURO T2 EJE 6 ENTRE AYD PISO 4 | 2026-01-14 | 1/15/2026 12:00:00 AM |  | 1 | 28 | 6.4 | 23 | MURO | 28 | MURO-28-1 | 2026-10-22 | NUEVO | 2026-10-22 | 5.6 | -21.6
VIALE 26 | M-T2-29 |  | Concreto | TERMOCUPLA MURO T2 EJE 6 ENTRE AYD PISO 4 | 2026-01-14 | 1/15/2026 12:00:00 AM |  | 1 | 28 | 6.6 | 23 | MURO | 28 | MURO-28-1 | 2026-10-22 | NUEVO | 2026-10-22 | 5.6 | -21.4
VIALE 26 | M-T2-29 |  | Concreto | TERMOCUPLA MURO T2 EJE 6 ENTRE AYD PISO 4 | 2026-01-14 | 1/15/2026 12:00:00 AM |  | 1 | 28 | 3.3 | 12 | MURO | 28 | MURO-28-1 | 2026-10-22 | NUEVO | 2026-10-22 | 5.6 | -24.7
VIALE 26 | M-T2-29 |  | Concreto | TERMOCUPLA MURO T2 EJE 6 ENTRE AYD PISO 4 | 2026-01-14 | 1/15/2026 12:00:00 AM |  | 1 | 28 | 2.9 | 10 | MURO | 28 | MURO-28-1 | 2026-10-22 | NUEVO | 2026-10-22 | 5.6 | -25.1
VIALE 26 | P-T2-18 |  | Concreto | PLACA T2 PISO 5 EJE 15 AL 12 ENTRE AYJ | 2026-01-14 | 2/11/2026 12:00:00 AM |  | 28 | 21 | 26.4 | 126 | PLACA | 21 | PLACA-21-28 | 2026-10-22 | NUEVO | 2026-10-22 | 21 | 5.4
VIALE 26 | P-T2-18 |  | Concreto | PLACA T2 PISO 5 EJE 15 AL 12 ENTRE AYJ | 2026-01-14 | 2/11/2026 12:00:00 AM |  | 28 | 21 | 27 | 128 | PLACA | 21 | PLACA-21-28 | 2026-10-22 | NUEVO | 2026-10-22 | 21 | 6
VIALE 26 | P-T2-18 |  | Concreto | PLACA T2 PISO 5 EJE 15 AL 12 ENTRE AYJ | 2026-01-14 | 2/11/2026 12:00:00 AM |  | 28 | 21 | 26.1 | 124 | PLACA | 21 | PLACA-21-28 | 2026-10-22 | NUEVO | 2026-10-22 | 21 | 5.1
VIALE 26 | P-T2-18 |  | Concreto | PLACA T2 PISO 5 EJE 15 AL 12 ENTRE AYJ | 2026-01-14 | 1/28/2026 12:00:00 AM |  | 14 | 21 | 24.8 | 118 | PLACA | 21 | PLACA-21-14 | 2026-10-22 | NUEVO | 2026-10-22 | 16.24 | 3.8
VIALE 26 | P-T2-18 |  | Concreto | PLACA T2 PISO 5 EJE 15 AL 12 ENTRE AYJ | 2026-01-14 | 1/28/2026 12:00:00 AM |  | 14 | 21 | 20.8 | 99 | PLACA | 21 | PLACA-21-14 | 2026-10-22 | NUEVO | 2026-10-22 | 16.24 | -0.2
VIALE 26 | P-T2-18 |  | Concreto | PLACA T2 PISO 5 EJE 15 AL 12 ENTRE AYJ | 2026-01-14 | 1/28/2026 12:00:00 AM |  | 14 | 21 | 22.7 | 108 | PLACA | 21 | PLACA-21-14 | 2026-10-22 | NUEVO | 2026-10-22 | 16.24 | 1.7
VIALE 26 | P-T2-18 |  | Concreto | PLACA T2 PISO 5 EJE 15 AL 12 ENTRE AYJ | 2026-01-14 | 1/21/2026 12:00:00 AM |  | 7 | 21 | 22.6 | 108 | PLACA | 21 | PLACA-21-7 | 2026-10-22 | NUEVO | 2026-10-22 | 13.86 | 1.6
VIALE 26 | P-T2-18 |  | Concreto | PLACA T2 PISO 5 EJE 15 AL 12 ENTRE AYJ | 2026-01-14 | 1/21/2026 12:00:00 AM |  | 7 | 21 | 20.4 | 97 | PLACA | 21 | PLACA-21-7 | 2026-10-22 | NUEVO | 2026-10-22 | 13.86 | -0.6
VIALE 26 | P-T2-18 |  | Concreto | PLACA T2 PISO 5 EJE 15 AL 12 ENTRE AYJ | 2026-01-14 | 1/21/2026 12:00:00 AM |  | 7 | 21 | 20.6 | 98 | PLACA | 21 | PLACA-21-7 | 2026-10-22 | NUEVO | 2026-10-22 | 13.86 | -0.4
VIALE 26 | P-T2-18 |  | Concreto | PLACA T2 PISO 5 EJE 15 AL 12 ENTRE AYJ | 2026-01-14 | 1/17/2026 12:00:00 AM |  | 3 | 21 | 13.1 | 62 | PLACA | 21 | PLACA-21-3 | 2026-10-22 | NUEVO | 2026-10-22 | 9.45 | -7.9
VIALE 26 | P-T2-18 |  | Concreto | PLACA T2 PISO 5 EJE 15 AL 12 ENTRE AYJ | 2026-01-14 | 1/17/2026 12:00:00 AM |  | 3 | 21 | 13.6 | 65 | PLACA | 21 | PLACA-21-3 | 2026-10-22 | NUEVO | 2026-10-22 | 9.45 | -7.4
VIALE 26 | P-T2-18 |  | Concreto | PLACA T2 PISO 5 EJE 15 AL 12 ENTRE AYJ | 2026-01-14 | 1/17/2026 12:00:00 AM |  | 3 | 21 | 13.7 | 65 | PLACA | 21 | PLACA-21-3 | 2026-10-22 | NUEVO | 2026-10-22 | 9.45 | -7.3
VIALE 26 | P-T2-18 |  | Concreto | PLACA T2 PISO 5 EJE 15 AL 12 ENTRE AYJ | 2026-01-14 | 1/15/2026 12:00:00 AM |  | 1 | 21 | 3.2 | 15 | PLACA | 21 | PLACA-21-1 | 2026-10-22 | NUEVO | 2026-10-22 | 4.2 | -17.8
VIALE 26 | P-T2-18 |  | Concreto | PLACA T2 PISO 5 EJE 15 AL 12 ENTRE AYJ | 2026-01-14 | 1/15/2026 12:00:00 AM |  | 1 | 21 | 3.7 | 18 | PLACA | 21 | PLACA-21-1 | 2026-10-22 | NUEVO | 2026-10-22 | 4.2 | -17.3
VIALE 26 | P-T2-18 |  | Concreto | PLACA T2 PISO 5 EJE 15 AL 12 ENTRE AYJ | 2026-01-14 | 1/15/2026 12:00:00 AM |  | 1 | 21 | 3.6 | 17 | PLACA | 21 | PLACA-21-1 | 2026-10-22 | NUEVO | 2026-10-22 | 4.2 | -17.4
VIALE 26 | M-T2-27 |  | Concreto | MUROS T2 PISO 4 EJE 10 AL 8 ENTRE AYJ M=14,31,02 | 2026-01-13 | 2/10/2026 12:00:00 AM |  | 28 | 28 | 27.8 | 99 | MURO | 28 | MURO-28-28 | 2026-10-22 | NUEVO | 2026-10-22 | 28 | -0.2
VIALE 26 | M-T2-27 |  | Concreto | MUROS T2 PISO 4 EJE 10 AL 8 ENTRE AYJ M=14,31,02 | 2026-01-13 | 2/10/2026 12:00:00 AM |  | 28 | 28 | 28 | 100 | MURO | 28 | MURO-28-28 | 2026-10-22 | NUEVO | 2026-10-22 | 28 | 0
VIALE 26 | M-T2-27 |  | Concreto | MUROS T2 PISO 4 EJE 10 AL 8 ENTRE AYJ M=14,31,02 | 2026-01-13 | 2/10/2026 12:00:00 AM |  | 28 | 28 | 26.3 | 94 | MURO | 28 | MURO-28-28 | 2026-10-22 | NUEVO | 2026-10-22 | 28 | -1.7
VIALE 26 | M-T2-27 |  | Concreto | MUROS T2 PISO 4 EJE 10 AL 8 ENTRE AYJ M=14,31,02 | 2026-01-13 | 1/27/2026 12:00:00 AM |  | 14 | 28 | 27.6 | 99 | MURO | 28 | MURO-28-14 | 2026-10-22 | NUEVO | 2026-10-22 | 21.65 | -0.4
VIALE 26 | M-T2-27 |  | Concreto | MUROS T2 PISO 4 EJE 10 AL 8 ENTRE AYJ M=14,31,02 | 2026-01-13 | 1/27/2026 12:00:00 AM |  | 14 | 28 | 25 | 89 | MURO | 28 | MURO-28-14 | 2026-10-22 | NUEVO | 2026-10-22 | 21.65 | -3
VIALE 26 | M-T2-27 |  | Concreto | MUROS T2 PISO 4 EJE 10 AL 8 ENTRE AYJ M=14,31,02 | 2026-01-13 | 1/27/2026 12:00:00 AM |  | 14 | 28 | 25.2 | 90 | MURO | 28 | MURO-28-14 | 2026-10-22 | NUEVO | 2026-10-22 | 21.65 | -2.8
VIALE 26 | M-T2-27 |  | Concreto | MUROS T2 PISO 4 EJE 10 AL 8 ENTRE AYJ M=14,31,02 | 2026-01-13 | 1/20/2026 12:00:00 AM |  | 7 | 28 | 18.4 | 66 | MURO | 28 | MURO-28-7 | 2026-10-22 | NUEVO | 2026-10-22 | 18.48 | -9.6
VIALE 26 | M-T2-27 |  | Concreto | MUROS T2 PISO 4 EJE 10 AL 8 ENTRE AYJ M=14,31,02 | 2026-01-13 | 1/20/2026 12:00:00 AM |  | 7 | 28 | 19.2 | 68 | MURO | 28 | MURO-28-7 | 2026-10-22 | NUEVO | 2026-10-22 | 18.48 | -8.8
VIALE 26 | M-T2-27 |  | Concreto | MUROS T2 PISO 4 EJE 10 AL 8 ENTRE AYJ M=14,31,02 | 2026-01-13 | 1/20/2026 12:00:00 AM |  | 7 | 28 | 22 | 78 | MURO | 28 | MURO-28-7 | 2026-10-22 | NUEVO | 2026-10-22 | 18.48 | -6
VIALE 26 | M-T2-27 |  | Concreto | MUROS T2 PISO 4 EJE 10 AL 8 ENTRE AYJ M=14,31,02 | 2026-01-13 | 1/16/2026 12:00:00 AM |  | 3 | 28 | 11.8 | 42 | MURO | 28 | MURO-28-3 | 2026-10-22 | NUEVO | 2026-10-22 | 12.6 | -16.2
VIALE 26 | M-T2-27 |  | Concreto | MUROS T2 PISO 4 EJE 10 AL 8 ENTRE AYJ M=14,31,02 | 2026-01-13 | 1/16/2026 12:00:00 AM |  | 3 | 28 | 15.1 | 54 | MURO | 28 | MURO-28-3 | 2026-10-22 | NUEVO | 2026-10-22 | 12.6 | -12.9
VIALE 26 | M-T2-27 |  | Concreto | MUROS T2 PISO 4 EJE 10 AL 8 ENTRE AYJ M=14,31,02 | 2026-01-13 | 1/16/2026 12:00:00 AM |  | 3 | 28 | 16.5 | 59 | MURO | 28 | MURO-28-3 | 2026-10-22 | NUEVO | 2026-10-22 | 12.6 | -11.5
VIALE 26 | M-T2-27 |  | Concreto | MUROS T2 PISO 4 EJE 10 AL 8 ENTRE AYJ M=14,31,02 | 2026-01-13 | 1/14/2026 12:00:00 AM |  | 1 | 28 | 4.1 | 15 | MURO | 28 | MURO-28-1 | 2026-10-22 | NUEVO | 2026-10-22 | 5.6 | -23.9
VIALE 26 | M-T2-27 |  | Concreto | MUROS T2 PISO 4 EJE 10 AL 8 ENTRE AYJ M=14,31,02 | 2026-01-13 | 1/14/2026 12:00:00 AM |  | 1 | 28 | 3.9 | 14 | MURO | 28 | MURO-28-1 | 2026-10-22 | NUEVO | 2026-10-22 | 5.6 | -24.1
VIALE 26 | M-T2-27 |  | Concreto | MUROS T2 PISO 4 EJE 10 AL 8 ENTRE AYJ M=14,31,02 | 2026-01-13 | 1/14/2026 12:00:00 AM |  | 1 | 28 | 4.4 | 16 | MURO | 28 | MURO-28-1 | 2026-10-22 | NUEVO | 2026-10-22 | 5.6 | -23.6
VIALE 26 | P-T1-02 |  | Concreto | PLACA T1 PISO 2 EJE 12 AL 10 ENTRE AYJ | 2026-01-13 | 2/10/2026 12:00:00 AM |  | 28 | 21 | 23.1 | 110 | PLACA | 21 | PLACA-21-28 | 2026-10-22 | NUEVO | 2026-10-22 | 21 | 2.1
VIALE 26 | P-T1-02 |  | Concreto | PLACA T1 PISO 2 EJE 12 AL 10 ENTRE AYJ | 2026-01-13 | 2/10/2026 12:00:00 AM |  | 28 | 21 | 23.7 | 113 | PLACA | 21 | PLACA-21-28 | 2026-10-22 | NUEVO | 2026-10-22 | 21 | 2.7
VIALE 26 | P-T1-02 |  | Concreto | PLACA T1 PISO 2 EJE 12 AL 10 ENTRE AYJ | 2026-01-13 | 2/10/2026 12:00:00 AM |  | 28 | 21 | 24 | 114 | PLACA | 21 | PLACA-21-28 | 2026-10-22 | NUEVO | 2026-10-22 | 21 | 3
VIALE 26 | P-T1-02 |  | Concreto | PLACA T1 PISO 2 EJE 12 AL 10 ENTRE AYJ | 2026-01-13 | 1/27/2026 12:00:00 AM |  | 14 | 21 | 22.2 | 106 | PLACA | 21 | PLACA-21-14 | 2026-10-22 | NUEVO | 2026-10-22 | 16.24 | 1.2
VIALE 26 | P-T1-02 |  | Concreto | PLACA T1 PISO 2 EJE 12 AL 10 ENTRE AYJ | 2026-01-13 | 1/27/2026 12:00:00 AM |  | 14 | 21 | 22.7 | 108 | PLACA | 21 | PLACA-21-14 | 2026-10-22 | NUEVO | 2026-10-22 | 16.24 | 1.7
VIALE 26 | P-T1-02 |  | Concreto | PLACA T1 PISO 2 EJE 12 AL 10 ENTRE AYJ | 2026-01-13 | 1/27/2026 12:00:00 AM |  | 14 | 21 | 20 | 95 | PLACA | 21 | PLACA-21-14 | 2026-10-22 | NUEVO | 2026-10-22 | 16.24 | -1
VIALE 26 | P-T1-02 |  | Concreto | PLACA T1 PISO 2 EJE 12 AL 10 ENTRE AYJ | 2026-01-13 | 1/20/2026 12:00:00 AM |  | 7 | 21 | 21.3 | 102 | PLACA | 21 | PLACA-21-7 | 2026-10-22 | NUEVO | 2026-10-22 | 13.86 | 0.3
VIALE 26 | P-T1-02 |  | Concreto | PLACA T1 PISO 2 EJE 12 AL 10 ENTRE AYJ | 2026-01-13 | 1/20/2026 12:00:00 AM |  | 7 | 21 | 15.5 | 74 | PLACA | 21 | PLACA-21-7 | 2026-10-22 | NUEVO | 2026-10-22 | 13.86 | -5.5
VIALE 26 | P-T1-02 |  | Concreto | PLACA T1 PISO 2 EJE 12 AL 10 ENTRE AYJ | 2026-01-13 | 1/20/2026 12:00:00 AM |  | 7 | 21 | 17.2 | 82 | PLACA | 21 | PLACA-21-7 | 2026-10-22 | NUEVO | 2026-10-22 | 13.86 | -3.8
VIALE 26 | P-T1-02 |  | Concreto | PLACA T1 PISO 2 EJE 12 AL 10 ENTRE AYJ | 2026-01-13 | 1/16/2026 12:00:00 AM |  | 3 | 21 | 13.4 | 64 | PLACA | 21 | PLACA-21-3 | 2026-10-22 | NUEVO | 2026-10-22 | 9.45 | -7.6
VIALE 26 | P-T1-02 |  | Concreto | PLACA T1 PISO 2 EJE 12 AL 10 ENTRE AYJ | 2026-01-13 | 1/16/2026 12:00:00 AM |  | 3 | 21 | 10.1 | 48 | PLACA | 21 | PLACA-21-3 | 2026-10-22 | NUEVO | 2026-10-22 | 9.45 | -10.9
VIALE 26 | P-T1-02 |  | Concreto | PLACA T1 PISO 2 EJE 12 AL 10 ENTRE AYJ | 2026-01-13 | 1/16/2026 12:00:00 AM |  | 3 | 21 | 12.8 | 61 | PLACA | 21 | PLACA-21-3 | 2026-10-22 | NUEVO | 2026-10-22 | 9.45 | -8.2
VIALE 26 | P-T1-02 |  | Concreto | PLACA T1 PISO 2 EJE 12 AL 10 ENTRE AYJ | 2026-01-13 | 1/14/2026 12:00:00 AM |  | 1 | 21 | 3.4 | 16 | PLACA | 21 | PLACA-21-1 | 2026-10-22 | NUEVO | 2026-10-22 | 4.2 | -17.6
VIALE 26 | P-T1-02 |  | Concreto | PLACA T1 PISO 2 EJE 12 AL 10 ENTRE AYJ | 2026-01-13 | 1/14/2026 12:00:00 AM |  | 1 | 21 | 3.7 | 18 | PLACA | 21 | PLACA-21-1 | 2026-10-22 | NUEVO | 2026-10-22 | 4.2 | -17.3
VIALE 26 | P-T1-02 |  | Concreto | PLACA T1 PISO 2 EJE 12 AL 10 ENTRE AYJ | 2026-01-13 | 1/14/2026 12:00:00 AM |  | 1 | 21 | 3.9 | 18 | PLACA | 21 | PLACA-21-1 | 2026-10-22 | NUEVO | 2026-10-22 | 4.2 | -17.1
VIALE 26 | M-T2-26 |  | Concreto | MUROSP T2 PISO 4 EJE 11 AL 12 ENTRE AYJ M= 32.29.09 | 2026-01-10 | 2/7/2026 12:00:00 AM |  | 28 | 28 | 29.9 | 107 | MURO | 28 | MURO-28-28 | 2026-10-22 | NUEVO | 2026-10-22 | 28 | 1.9
VIALE 26 | M-T2-26 |  | Concreto | MUROSP T2 PISO 4 EJE 11 AL 12 ENTRE AYJ M= 32.29.09 | 2026-01-10 | 2/7/2026 12:00:00 AM |  | 28 | 28 | 28.9 | 103 | MURO | 28 | MURO-28-28 | 2026-10-22 | NUEVO | 2026-10-22 | 28 | 0.9
VIALE 26 | M-T2-26 |  | Concreto | MUROSP T2 PISO 4 EJE 11 AL 12 ENTRE AYJ M= 32.29.09 | 2026-01-10 | 2/7/2026 12:00:00 AM |  | 28 | 28 | 31.9 | 114 | MURO | 28 | MURO-28-28 | 2026-10-22 | NUEVO | 2026-10-22 | 28 | 3.9
VIALE 26 | M-T2-26 |  | Concreto | MUROSP T2 PISO 4 EJE 11 AL 12 ENTRE AYJ M= 32.29.09 | 2026-01-10 | 1/24/2026 12:00:00 AM |  | 14 | 28 | 27.8 | 99 | MURO | 28 | MURO-28-14 | 2026-10-22 | NUEVO | 2026-10-22 | 21.65 | -0.2
VIALE 26 | M-T2-26 |  | Concreto | MUROSP T2 PISO 4 EJE 11 AL 12 ENTRE AYJ M= 32.29.09 | 2026-01-10 | 1/24/2026 12:00:00 AM |  | 14 | 28 | 26.6 | 95 | MURO | 28 | MURO-28-14 | 2026-10-22 | NUEVO | 2026-10-22 | 21.65 | -1.4
VIALE 26 | M-T2-26 |  | Concreto | MUROSP T2 PISO 4 EJE 11 AL 12 ENTRE AYJ M= 32.29.09 | 2026-01-10 | 1/24/2026 12:00:00 AM |  | 14 | 28 | 26.5 | 94 | MURO | 28 | MURO-28-14 | 2026-10-22 | NUEVO | 2026-10-22 | 21.65 | -1.5
VIALE 26 | M-T2-26 |  | Concreto | MUROSP T2 PISO 4 EJE 11 AL 12 ENTRE AYJ M= 32.29.09 | 2026-01-10 | 1/17/2026 12:00:00 AM |  | 7 | 28 | 22.9 | 82 | MURO | 28 | MURO-28-7 | 2026-10-22 | NUEVO | 2026-10-22 | 18.48 | -5.1
VIALE 26 | M-T2-26 |  | Concreto | MUROSP T2 PISO 4 EJE 11 AL 12 ENTRE AYJ M= 32.29.09 | 2026-01-10 | 1/17/2026 12:00:00 AM |  | 7 | 28 | 23.5 | 84 | MURO | 28 | MURO-28-7 | 2026-10-22 | NUEVO | 2026-10-22 | 18.48 | -4.5
VIALE 26 | M-T2-26 |  | Concreto | MUROSP T2 PISO 4 EJE 11 AL 12 ENTRE AYJ M= 32.29.09 | 2026-01-10 | 1/17/2026 12:00:00 AM |  | 7 | 28 | 23.8 | 85 | MURO | 28 | MURO-28-7 | 2026-10-22 | NUEVO | 2026-10-22 | 18.48 | -4.2
VIALE 26 | M-T2-26 |  | Concreto | MUROSP T2 PISO 4 EJE 11 AL 12 ENTRE AYJ M= 32.29.09 | 2026-01-10 | 1/13/2026 12:00:00 AM |  | 3 | 28 | 16.3 | 58 | MURO | 28 | MURO-28-3 | 2026-10-22 | NUEVO | 2026-10-22 | 12.6 | -11.7
VIALE 26 | M-T2-26 |  | Concreto | MUROSP T2 PISO 4 EJE 11 AL 12 ENTRE AYJ M= 32.29.09 | 2026-01-10 | 1/13/2026 12:00:00 AM |  | 3 | 28 | 14.7 | 52 | MURO | 28 | MURO-28-3 | 2026-10-22 | NUEVO | 2026-10-22 | 12.6 | -13.3
VIALE 26 | M-T2-26 |  | Concreto | MUROSP T2 PISO 4 EJE 11 AL 12 ENTRE AYJ M= 32.29.09 | 2026-01-10 | 1/13/2026 12:00:00 AM |  | 3 | 28 | 14.4 | 51 | MURO | 28 | MURO-28-3 | 2026-10-22 | NUEVO | 2026-10-22 | 12.6 | -13.6
VIALE 26 | P-T1-01 |  | Concreto | PLACA T1 PISO 2 EJE 15 AL 13 ENTRE AYJ | 2026-01-09 | 2/6/2026 12:00:00 AM |  | 28 | 21 | 26.8 | 127 | PLACA | 21 | PLACA-21-28 | 2026-10-22 | NUEVO | 2026-10-22 | 21 | 5.8
VIALE 26 | P-T1-01 |  | Concreto | PLACA T1 PISO 2 EJE 15 AL 13 ENTRE AYJ | 2026-01-09 | 2/6/2026 12:00:00 AM |  | 28 | 21 | 25.8 | 123 | PLACA | 21 | PLACA-21-28 | 2026-10-22 | NUEVO | 2026-10-22 | 21 | 4.8
VIALE 26 | P-T1-01 |  | Concreto | PLACA T1 PISO 2 EJE 15 AL 13 ENTRE AYJ | 2026-01-09 | 2/6/2026 12:00:00 AM |  | 28 | 21 | 22.4 | 107 | PLACA | 21 | PLACA-21-28 | 2026-10-22 | NUEVO | 2026-10-22 | 21 | 1.4
VIALE 26 | P-T1-01 |  | Concreto | PLACA T1 PISO 2 EJE 15 AL 13 ENTRE AYJ | 2026-01-09 | 1/23/2026 12:00:00 AM |  | 14 | 21 | 21.1 | 100 | PLACA | 21 | PLACA-21-14 | 2026-10-22 | NUEVO | 2026-10-22 | 16.24 | 0.1
VIALE 26 | P-T1-01 |  | Concreto | PLACA T1 PISO 2 EJE 15 AL 13 ENTRE AYJ | 2026-01-09 | 1/23/2026 12:00:00 AM |  | 14 | 21 | 20.7 | 99 | PLACA | 21 | PLACA-21-14 | 2026-10-22 | NUEVO | 2026-10-22 | 16.24 | -0.3
VIALE 26 | P-T1-01 |  | Concreto | PLACA T1 PISO 2 EJE 15 AL 13 ENTRE AYJ | 2026-01-09 | 1/23/2026 12:00:00 AM |  | 14 | 21 | 23.3 | 111 | PLACA | 21 | PLACA-21-14 | 2026-10-22 | NUEVO | 2026-10-22 | 16.24 | 2.3
VIALE 26 | P-T1-01 |  | Concreto | PLACA T1 PISO 2 EJE 15 AL 13 ENTRE AYJ | 2026-01-09 | 1/16/2026 12:00:00 AM |  | 7 | 21 | 23.3 | 111 | PLACA | 21 | PLACA-21-7 | 2026-10-22 | NUEVO | 2026-10-22 | 13.86 | 2.3
VIALE 26 | P-T1-01 |  | Concreto | PLACA T1 PISO 2 EJE 15 AL 13 ENTRE AYJ | 2026-01-09 | 1/16/2026 12:00:00 AM |  | 7 | 21 | 22 | 105 | PLACA | 21 | PLACA-21-7 | 2026-10-22 | NUEVO | 2026-10-22 | 13.86 | 1
VIALE 26 | P-T1-01 |  | Concreto | PLACA T1 PISO 2 EJE 15 AL 13 ENTRE AYJ | 2026-01-09 | 1/16/2026 12:00:00 AM |  | 7 | 21 | 20.9 | 100 | PLACA | 21 | PLACA-21-7 | 2026-10-22 | NUEVO | 2026-10-22 | 13.86 | -0.1
VIALE 26 | P-T1-01 |  | Concreto | PLACA T1 PISO 2 EJE 15 AL 13 ENTRE AYJ | 2026-01-09 | 1/13/2026 12:00:00 AM |  | 4 | 21 | 17.8 | 85 | PLACA | 21 | PLACA-21-4 | 2026-10-22 | NUEVO | 2026-10-22 | 10.55 | -3.2
VIALE 26 | P-T1-01 |  | Concreto | PLACA T1 PISO 2 EJE 15 AL 13 ENTRE AYJ | 2026-01-09 | 1/13/2026 12:00:00 AM |  | 4 | 21 | 17.1 | 82 | PLACA | 21 | PLACA-21-4 | 2026-10-22 | NUEVO | 2026-10-22 | 10.55 | -3.9
VIALE 26 | P-T1-01 |  | Concreto | PLACA T1 PISO 2 EJE 15 AL 13 ENTRE AYJ | 2026-01-09 | 1/13/2026 12:00:00 AM |  | 4 | 21 | 17 | 81 | PLACA | 21 | PLACA-21-4 | 2026-10-22 | NUEVO | 2026-10-22 | 10.55 | -4
VIALE 26 | P-T1-01 |  | Concreto | PLACA T1 PISO 2 EJE 15 AL 13 ENTRE AYJ | 2026-01-09 | 1/10/2026 12:00:00 AM |  | 1 | 21 | 4.3 | 20 | PLACA | 21 | PLACA-21-1 | 2026-10-22 | NUEVO | 2026-10-22 | 4.2 | -16.7
VIALE 26 | P-T1-01 |  | Concreto | PLACA T1 PISO 2 EJE 15 AL 13 ENTRE AYJ | 2026-01-09 | 1/10/2026 12:00:00 AM |  | 1 | 21 | 2.4 | 11 | PLACA | 21 | PLACA-21-1 | 2026-10-22 | NUEVO | 2026-10-22 | 4.2 | -18.6
VIALE 26 | P-T1-01 |  | Concreto | PLACA T1 PISO 2 EJE 15 AL 13 ENTRE AYJ | 2026-01-09 | 1/10/2026 12:00:00 AM |  | 1 | 21 | 3.9 | 19 | PLACA | 21 | PLACA-21-1 | 2026-10-22 | NUEVO | 2026-10-22 | 4.2 | -17.1
VIALE 26 | P-T2-17 |  | Concreto | PLACA T2 PISO 04 EJE 01 AL 04 ENTRE A YJ | 2026-01-09 | 2/6/2026 12:00:00 AM |  | 28 | 21 | 22.8 | 108 | PLACA | 21 | PLACA-21-28 | 2026-10-22 | NUEVO | 2026-10-22 | 21 | 1.8
VIALE 26 | P-T2-17 |  | Concreto | PLACA T2 PISO 04 EJE 01 AL 04 ENTRE A YJ | 2026-01-09 | 2/6/2026 12:00:00 AM |  | 28 | 21 | 22.4 | 107 | PLACA | 21 | PLACA-21-28 | 2026-10-22 | NUEVO | 2026-10-22 | 21 | 1.4
VIALE 26 | P-T2-17 |  | Concreto | PLACA T2 PISO 04 EJE 01 AL 04 ENTRE A YJ | 2026-01-09 | 2/6/2026 12:00:00 AM |  | 28 | 21 | 22.8 | 108 | PLACA | 21 | PLACA-21-28 | 2026-10-22 | NUEVO | 2026-10-22 | 21 | 1.8
VIALE 26 | P-T2-17 |  | Concreto | PLACA T2 PISO 04 EJE 01 AL 04 ENTRE A YJ | 2026-01-09 | 1/23/2026 12:00:00 AM |  | 14 | 21 | 21.6 | 103 | PLACA | 21 | PLACA-21-14 | 2026-10-22 | NUEVO | 2026-10-22 | 16.24 | 0.6
VIALE 26 | P-T2-17 |  | Concreto | PLACA T2 PISO 04 EJE 01 AL 04 ENTRE A YJ | 2026-01-09 | 1/23/2026 12:00:00 AM |  | 14 | 21 | 20 | 95 | PLACA | 21 | PLACA-21-14 | 2026-10-22 | NUEVO | 2026-10-22 | 16.24 | -1
VIALE 26 | P-T2-17 |  | Concreto | PLACA T2 PISO 04 EJE 01 AL 04 ENTRE A YJ | 2026-01-09 | 1/23/2026 12:00:00 AM |  | 14 | 21 | 17.9 | 85 | PLACA | 21 | PLACA-21-14 | 2026-10-22 | NUEVO | 2026-10-22 | 16.24 | -3.1
VIALE 26 | P-T2-17 |  | Concreto | PLACA T2 PISO 04 EJE 01 AL 04 ENTRE A YJ | 2026-01-09 | 1/16/2026 12:00:00 AM |  | 7 | 21 | 19.3 | 92 | PLACA | 21 | PLACA-21-7 | 2026-10-22 | NUEVO | 2026-10-22 | 13.86 | -1.7
VIALE 26 | P-T2-17 |  | Concreto | PLACA T2 PISO 04 EJE 01 AL 04 ENTRE A YJ | 2026-01-09 | 1/16/2026 12:00:00 AM |  | 7 | 21 | 18.1 | 86 | PLACA | 21 | PLACA-21-7 | 2026-10-22 | NUEVO | 2026-10-22 | 13.86 | -2.9
VIALE 26 | P-T2-17 |  | Concreto | PLACA T2 PISO 04 EJE 01 AL 04 ENTRE A YJ | 2026-01-09 | 1/16/2026 12:00:00 AM |  | 7 | 21 | 19.8 | 94 | PLACA | 21 | PLACA-21-7 | 2026-10-22 | NUEVO | 2026-10-22 | 13.86 | -1.2
VIALE 26 | P-T2-17 |  | Concreto | PLACA T2 PISO 04 EJE 01 AL 04 ENTRE A YJ | 2026-01-09 | 1/13/2026 12:00:00 AM |  | 4 | 21 | 14.5 | 69 | PLACA | 21 | PLACA-21-4 | 2026-10-22 | NUEVO | 2026-10-22 | 10.55 | -6.5
VIALE 26 | P-T2-17 |  | Concreto | PLACA T2 PISO 04 EJE 01 AL 04 ENTRE A YJ | 2026-01-09 | 1/13/2026 12:00:00 AM |  | 4 | 21 | 12.6 | 60 | PLACA | 21 | PLACA-21-4 | 2026-10-22 | NUEVO | 2026-10-22 | 10.55 | -8.4
VIALE 26 | P-T2-17 |  | Concreto | PLACA T2 PISO 04 EJE 01 AL 04 ENTRE A YJ | 2026-01-09 | 1/13/2026 12:00:00 AM |  | 4 | 21 | 14.9 | 71 | PLACA | 21 | PLACA-21-4 | 2026-10-22 | NUEVO | 2026-10-22 | 10.55 | -6.1
VIALE 26 | P-T2-17 |  | Concreto | PLACA T2 PISO 04 EJE 01 AL 04 ENTRE A YJ | 2026-01-09 | 1/10/2026 12:00:00 AM |  | 1 | 21 | 2.5 | 12 | PLACA | 21 | PLACA-21-1 | 2026-10-22 | NUEVO | 2026-10-22 | 4.2 | -18.5
VIALE 26 | P-T2-17 |  | Concreto | PLACA T2 PISO 04 EJE 01 AL 04 ENTRE A YJ | 2026-01-09 | 1/10/2026 12:00:00 AM |  | 1 | 21 | 3.9 | 18 | PLACA | 21 | PLACA-21-1 | 2026-10-22 | NUEVO | 2026-10-22 | 4.2 | -17.1
VIALE 26 | P-T2-17 |  | Concreto | PLACA T2 PISO 04 EJE 01 AL 04 ENTRE A YJ | 2026-01-09 | 1/10/2026 12:00:00 AM |  | 1 | 21 | 2.5 | 12 | PLACA | 21 | PLACA-21-1 | 2026-10-22 | NUEVO | 2026-10-22 | 4.2 | -18.5
VIALE 26 | M-T2-25 |  | Concreto | MUROSP4 EJ 13 AL 15 ENTRE A4 Y M03.04.35.36.37.40 | 2026-01-08 | 1/12/2026 12:00:00 AM |  | 4 | 28 | 25.9 | 92 | MURO | 28 | MURO-28-4 | 2026-10-22 | NUEVO | 2026-10-22 | 14.07 | -2.1
VIALE 26 | M-T2-25 |  | Concreto | MUROSP4 EJ 13 AL 15 ENTRE A4 Y M03.04.35.36.37.40 | 2026-01-08 | 1/12/2026 12:00:00 AM |  | 4 | 28 | 25.1 | 90 | MURO | 28 | MURO-28-4 | 2026-10-22 | NUEVO | 2026-10-22 | 14.07 | -2.9
VIALE 26 | M-T2-25 |  | Concreto | MUROSP4 EJ 13 AL 15 ENTRE A4 Y M03.04.35.36.37.40 | 2026-01-08 | 1/12/2026 12:00:00 AM |  | 4 | 28 | 26.3 | 94 | MURO | 28 | MURO-28-4 | 2026-10-22 | NUEVO | 2026-10-22 | 14.07 | -1.7
VIALE 26 | M-T2-25. |  | Concreto | MUROS PISO 4 EJE 13 AL 15 ENTRE AYJ M=03,04,35,36,37,40 | 2026-01-08 | 2/5/2026 12:00:00 AM |  | 28 | 28 | 30.5 | 109 | MURO | 28 | MURO-28-28 | 2026-10-22 | NUEVO | 2026-10-22 | 28 | 2.5
VIALE 26 | M-T2-25. |  | Concreto | MUROS PISO 4 EJE 13 AL 15 ENTRE AYJ M=03,04,35,36,37,40 | 2026-01-08 | 2/5/2026 12:00:00 AM |  | 28 | 28 | 31.6 | 113 | MURO | 28 | MURO-28-28 | 2026-10-22 | NUEVO | 2026-10-22 | 28 | 3.6
VIALE 26 | M-T2-25. |  | Concreto | MUROS PISO 4 EJE 13 AL 15 ENTRE AYJ M=03,04,35,36,37,40 | 2026-01-08 | 2/5/2026 12:00:00 AM |  | 28 | 28 | 32.4 | 116 | MURO | 28 | MURO-28-28 | 2026-10-22 | NUEVO | 2026-10-22 | 28 | 4.4
VIALE 26 | M-T2-25. |  | Concreto | MUROS PISO 4 EJE 13 AL 15 ENTRE AYJ M=03,04,35,36,37,40 | 2026-01-08 | 1/22/2026 12:00:00 AM |  | 14 | 28 | 29 | 104 | MURO | 28 | MURO-28-14 | 2026-10-22 | NUEVO | 2026-10-22 | 21.65 | 1
VIALE 26 | M-T2-25. |  | Concreto | MUROS PISO 4 EJE 13 AL 15 ENTRE AYJ M=03,04,35,36,37,40 | 2026-01-08 | 1/22/2026 12:00:00 AM |  | 14 | 28 | 29.1 | 104 | MURO | 28 | MURO-28-14 | 2026-10-22 | NUEVO | 2026-10-22 | 21.65 | 1.1
VIALE 26 | M-T2-25. |  | Concreto | MUROS PISO 4 EJE 13 AL 15 ENTRE AYJ M=03,04,35,36,37,40 | 2026-01-08 | 1/22/2026 12:00:00 AM |  | 14 | 28 | 28.3 | 101 | MURO | 28 | MURO-28-14 | 2026-10-22 | NUEVO | 2026-10-22 | 21.65 | 0.3
VIALE 26 | M-T2-25. |  | Concreto | MUROS PISO 4 EJE 13 AL 15 ENTRE AYJ M=03,04,35,36,37,40 | 2026-01-08 | 1/15/2026 12:00:00 AM |  | 7 | 28 | 27.3 | 97 | MURO | 28 | MURO-28-7 | 2026-10-22 | NUEVO | 2026-10-22 | 18.48 | -0.7
VIALE 26 | M-T2-25. |  | Concreto | MUROS PISO 4 EJE 13 AL 15 ENTRE AYJ M=03,04,35,36,37,40 | 2026-01-08 | 1/15/2026 12:00:00 AM |  | 7 | 28 | 26.7 | 95 | MURO | 28 | MURO-28-7 | 2026-10-22 | NUEVO | 2026-10-22 | 18.48 | -1.3
VIALE 26 | M-T2-25. |  | Concreto | MUROS PISO 4 EJE 13 AL 15 ENTRE AYJ M=03,04,35,36,37,40 | 2026-01-08 | 1/15/2026 12:00:00 AM |  | 7 | 28 | 27 | 96 | MURO | 28 | MURO-28-7 | 2026-10-22 | NUEVO | 2026-10-22 | 18.48 | -1
VIALE 26 | M-T2-25. |  | Concreto | MUROS PISO 4 EJE 13 AL 15 ENTRE AYJ M=03,04,35,36,37,40 | 2026-01-08 | 1/12/2026 12:00:00 AM |  | 4 | 28 | 24.6 | 88 | MURO | 28 | MURO-28-4 | 2026-10-22 | NUEVO | 2026-10-22 | 14.07 | -3.4
VIALE 26 | M-T2-25. |  | Concreto | MUROS PISO 4 EJE 13 AL 15 ENTRE AYJ M=03,04,35,36,37,40 | 2026-01-08 | 1/12/2026 12:00:00 AM |  | 4 | 28 | 25 | 89 | MURO | 28 | MURO-28-4 | 2026-10-22 | NUEVO | 2026-10-22 | 14.07 | -3
VIALE 26 | M-T2-25. |  | Concreto | MUROS PISO 4 EJE 13 AL 15 ENTRE AYJ M=03,04,35,36,37,40 | 2026-01-08 | 1/12/2026 12:00:00 AM |  | 4 | 28 | 23.9 | 85 | MURO | 28 | MURO-28-4 | 2026-10-22 | NUEVO | 2026-10-22 | 14.07 | -4.1
VIALE 26 | P-T2-16 |  | Concreto | PLACA T2 PISO 4 EJE 064 04 ENTRE AYJ | 2026-01-07 | 2/4/2026 12:00:00 AM |  | 28 | 21 | 23.5 | 112 | PLACA | 21 | PLACA-21-28 | 2026-10-22 | NUEVO | 2026-10-22 | 21 | 2.5
VIALE 26 | P-T2-16 |  | Concreto | PLACA T2 PISO 4 EJE 064 04 ENTRE AYJ | 2026-01-07 | 2/4/2026 12:00:00 AM |  | 28 | 21 | 28.3 | 135 | PLACA | 21 | PLACA-21-28 | 2026-10-22 | NUEVO | 2026-10-22 | 21 | 7.3
VIALE 26 | P-T2-16 |  | Concreto | PLACA T2 PISO 4 EJE 064 04 ENTRE AYJ | 2026-01-07 | 2/4/2026 12:00:00 AM |  | 28 | 21 | 28.6 | 136 | PLACA | 21 | PLACA-21-28 | 2026-10-22 | NUEVO | 2026-10-22 | 21 | 7.6
VIALE 26 | P-T2-16 |  | Concreto | PLACA T2 PISO 4 EJE 064 04 ENTRE AYJ | 2026-01-07 | 1/21/2026 12:00:00 AM |  | 14 | 21 | 25.8 | 123 | PLACA | 21 | PLACA-21-14 | 2026-10-22 | NUEVO | 2026-10-22 | 16.24 | 4.8
VIALE 26 | P-T2-16 |  | Concreto | PLACA T2 PISO 4 EJE 064 04 ENTRE AYJ | 2026-01-07 | 1/21/2026 12:00:00 AM |  | 14 | 21 | 24.7 | 117 | PLACA | 21 | PLACA-21-14 | 2026-10-22 | NUEVO | 2026-10-22 | 16.24 | 3.7
VIALE 26 | P-T2-16 |  | Concreto | PLACA T2 PISO 4 EJE 064 04 ENTRE AYJ | 2026-01-07 | 1/21/2026 12:00:00 AM |  | 14 | 21 | 26.5 | 126 | PLACA | 21 | PLACA-21-14 | 2026-10-22 | NUEVO | 2026-10-22 | 16.24 | 5.5
VIALE 26 | P-T2-16 |  | Concreto | PLACA T2 PISO 4 EJE 064 04 ENTRE AYJ | 2026-01-07 | 1/14/2026 12:00:00 AM |  | 7 | 21 | 24.3 | 116 | PLACA | 21 | PLACA-21-7 | 2026-10-22 | NUEVO | 2026-10-22 | 13.86 | 3.3
VIALE 26 | P-T2-16 |  | Concreto | PLACA T2 PISO 4 EJE 064 04 ENTRE AYJ | 2026-01-07 | 1/14/2026 12:00:00 AM |  | 7 | 21 | 27 | 128 | PLACA | 21 | PLACA-21-7 | 2026-10-22 | NUEVO | 2026-10-22 | 13.86 | 6
VIALE 26 | P-T2-16 |  | Concreto | PLACA T2 PISO 4 EJE 064 04 ENTRE AYJ | 2026-01-07 | 1/14/2026 12:00:00 AM |  | 7 | 21 | 24.5 | 116 | PLACA | 21 | PLACA-21-7 | 2026-10-22 | NUEVO | 2026-10-22 | 13.86 | 3.5
VIALE 26 | P-T2-16 |  | Concreto | PLACA T2 PISO 4 EJE 064 04 ENTRE AYJ | 2026-01-07 | 1/10/2026 12:00:00 AM |  | 3 | 21 | 16 | 76 | PLACA | 21 | PLACA-21-3 | 2026-10-22 | NUEVO | 2026-10-22 | 9.45 | -5
VIALE 26 | P-T2-16 |  | Concreto | PLACA T2 PISO 4 EJE 064 04 ENTRE AYJ | 2026-01-07 | 1/10/2026 12:00:00 AM |  | 3 | 21 | 15.6 | 74 | PLACA | 21 | PLACA-21-3 | 2026-10-22 | NUEVO | 2026-10-22 | 9.45 | -5.4
VIALE 26 | P-T2-16 |  | Concreto | PLACA T2 PISO 4 EJE 064 04 ENTRE AYJ | 2026-01-07 | 1/10/2026 12:00:00 AM |  | 3 | 21 | 13.9 | 66 | PLACA | 21 | PLACA-21-3 | 2026-10-22 | NUEVO | 2026-10-22 | 9.45 | -7.1
VIALE 26 | P-T2-16 |  | Concreto | PLACA T2 PISO 4 EJE 064 04 ENTRE AYJ | 2026-01-07 | 1/8/2026 12:00:00 AM |  | 1 | 21 | 4 | 19 | PLACA | 21 | PLACA-21-1 | 2026-10-22 | NUEVO | 2026-10-22 | 4.2 | -17
VIALE 26 | P-T2-16 |  | Concreto | PLACA T2 PISO 4 EJE 064 04 ENTRE AYJ | 2026-01-07 | 1/8/2026 12:00:00 AM |  | 1 | 21 | 5.7 | 27 | PLACA | 21 | PLACA-21-1 | 2026-10-22 | NUEVO | 2026-10-22 | 4.2 | -15.3
VIALE 26 | P-T2-16 |  | Concreto | PLACA T2 PISO 4 EJE 064 04 ENTRE AYJ | 2026-01-07 | 1/8/2026 12:00:00 AM |  | 1 | 21 | 5.6 | 26 | PLACA | 21 | PLACA-21-1 | 2026-10-22 | NUEVO | 2026-10-22 | 4.2 | -15.4
VIALE 26 | M-T1-09 |  | Concreto | MUROS PISO EJE 01 al 03 ENTRE A y F M=14,17,15 | 2025-12-30 | 1/27/2026 12:00:00 AM |  | 28 | 28 | 29.1 | 104 | MURO | 28 | MURO-28-28 | 2026-10-22 | NUEVO | 2026-10-22 | 28 | 1.1
VIALE 26 | M-T1-09 |  | Concreto | MUROS PISO EJE 01 al 03 ENTRE A y F M=14,17,15 | 2025-12-30 | 1/27/2026 12:00:00 AM |  | 28 | 28 | 29.1 | 104 | MURO | 28 | MURO-28-28 | 2026-10-22 | NUEVO | 2026-10-22 | 28 | 1.1
VIALE 26 | M-T1-09 |  | Concreto | MUROS PISO EJE 01 al 03 ENTRE A y F M=14,17,15 | 2025-12-30 | 1/27/2026 12:00:00 AM |  | 28 | 28 | 28 | 100 | MURO | 28 | MURO-28-28 | 2026-10-22 | NUEVO | 2026-10-22 | 28 | 0
VIALE 26 | M-T1-09 |  | Concreto | MUROS PISO EJE 01 al 03 ENTRE A y F M=14,17,15 | 2025-12-30 | 1/13/2026 12:00:00 AM |  | 14 | 28 | 22.7 | 81 | MURO | 28 | MURO-28-14 | 2026-10-22 | NUEVO | 2026-10-22 | 21.65 | -5.3
VIALE 26 | M-T1-09 |  | Concreto | MUROS PISO EJE 01 al 03 ENTRE A y F M=14,17,15 | 2025-12-30 | 1/13/2026 12:00:00 AM |  | 14 | 28 | 24.6 | 88 | MURO | 28 | MURO-28-14 | 2026-10-22 | NUEVO | 2026-10-22 | 21.65 | -3.4
VIALE 26 | M-T1-09 |  | Concreto | MUROS PISO EJE 01 al 03 ENTRE A y F M=14,17,15 | 2025-12-30 | 1/13/2026 12:00:00 AM |  | 14 | 28 | 22.8 | 81 | MURO | 28 | MURO-28-14 | 2026-10-22 | NUEVO | 2026-10-22 | 21.65 | -5.2
VIALE 26 | M-T1-09 |  | Concreto | MUROS PISO EJE 01 al 03 ENTRE A y F M=14,17,15 | 2025-12-30 | 1/6/2026 12:00:00 AM |  | 7 | 28 | 24.2 | 86 | MURO | 28 | MURO-28-7 | 2026-10-22 | NUEVO | 2026-10-22 | 18.48 | -3.8
VIALE 26 | M-T1-09 |  | Concreto | MUROS PISO EJE 01 al 03 ENTRE A y F M=14,17,15 | 2025-12-30 | 1/6/2026 12:00:00 AM |  | 7 | 28 | 21.6 | 77 | MURO | 28 | MURO-28-7 | 2026-10-22 | NUEVO | 2026-10-22 | 18.48 | -6.4
VIALE 26 | M-T1-09 |  | Concreto | MUROS PISO EJE 01 al 03 ENTRE A y F M=14,17,15 | 2025-12-30 | 1/6/2026 12:00:00 AM |  | 7 | 28 | 20.6 | 73 | MURO | 28 | MURO-28-7 | 2026-10-22 | NUEVO | 2026-10-22 | 18.48 | -7.4
VIALE 26 | E-T2-01 |  | Concreto | ESCALERA TORRE 2 PISO 1 | 2025-12-27 | 1/24/2026 12:00:00 AM |  | 28 | 21 | 23.7 | 113 | AUTOCOMPAC | 21 | AUTOCOMPAC-21-28 | 2026-10-22 | NUEVO | 2026-10-22 |  | 2.7
VIALE 26 | E-T2-01 |  | Concreto | ESCALERA TORRE 2 PISO 1 | 2025-12-27 | 1/24/2026 12:00:00 AM |  | 28 | 21 | 23.9 | 114 | AUTOCOMPAC | 21 | AUTOCOMPAC-21-28 | 2026-10-22 | NUEVO | 2026-10-22 |  | 2.9
VIALE 26 | E-T2-01 |  | Concreto | ESCALERA TORRE 2 PISO 1 | 2025-12-27 | 1/24/2026 12:00:00 AM |  | 28 | 21 | 23.9 | 114 | AUTOCOMPAC | 21 | AUTOCOMPAC-21-28 | 2026-10-22 | NUEVO | 2026-10-22 |  | 2.9
VIALE 26 | E-T2-01 |  | Concreto | ESCALERA TORRE 2 PISO 1 | 2025-12-27 | 1/10/2026 12:00:00 AM |  | 14 | 21 | 19.5 | 93 | AUTOCOMPAC | 21 | AUTOCOMPAC-21-14 | 2026-10-22 | NUEVO | 2026-10-22 |  | -1.5
VIALE 26 | E-T2-01 |  | Concreto | ESCALERA TORRE 2 PISO 1 | 2025-12-27 | 1/10/2026 12:00:00 AM |  | 14 | 21 | 21.9 | 104 | AUTOCOMPAC | 21 | AUTOCOMPAC-21-14 | 2026-10-22 | NUEVO | 2026-10-22 |  | 0.9
VIALE 26 | E-T2-01 |  | Concreto | ESCALERA TORRE 2 PISO 1 | 2025-12-27 | 1/10/2026 12:00:00 AM |  | 14 | 21 | 19.3 | 92 | AUTOCOMPAC | 21 | AUTOCOMPAC-21-14 | 2026-10-22 | NUEVO | 2026-10-22 |  | -1.7
VIALE 26 | E-T2-01 |  | Concreto | ESCALERA TORRE 2 PISO 1 | 2025-12-27 | 1/3/2026 12:00:00 AM |  | 7 | 21 | 19.3 | 92 | AUTOCOMPAC | 21 | AUTOCOMPAC-21-7 | 2026-10-22 | NUEVO | 2026-10-22 |  | -1.7
VIALE 26 | E-T2-01 |  | Concreto | ESCALERA TORRE 2 PISO 1 | 2025-12-27 | 1/3/2026 12:00:00 AM |  | 7 | 21 | 18.8 | 90 | AUTOCOMPAC | 21 | AUTOCOMPAC-21-7 | 2026-10-22 | NUEVO | 2026-10-22 |  | -2.2
VIALE 26 | E-T2-01 |  | Concreto | ESCALERA TORRE 2 PISO 1 | 2025-12-27 | 1/3/2026 12:00:00 AM |  | 7 | 21 | 21.4 | 102 | AUTOCOMPAC | 21 | AUTOCOMPAC-21-7 | 2026-10-22 | NUEVO | 2026-10-22 |  | 0.4
VIALE 26 | M-T2-24 |  | Concreto | MUROS TORRE 2 PISO 3 EJE 01 y 02 ENTRE A y J M=19,24,22,25,07,26 | 2025-12-26 | 2/20/2026 12:00:00 AM |  | 56 | 28 | 28.9 | 103 | MURO | 28 | MURO-28-56 | 2026-10-22 | NUEVO | 2026-10-22 | 28 | 0.9
VIALE 26 | M-T2-24 |  | Concreto | MUROS TORRE 2 PISO 3 EJE 01 y 02 ENTRE A y J M=19,24,22,25,07,26 | 2025-12-26 | 2/20/2026 12:00:00 AM |  | 56 | 28 | 28 | 100 | MURO | 28 | MURO-28-56 | 2026-10-22 | NUEVO | 2026-10-22 | 28 | 0
VIALE 26 | M-T2-24 |  | Concreto | MUROS TORRE 2 PISO 3 EJE 01 y 02 ENTRE A y J M=19,24,22,25,07,26 | 2025-12-26 | 2/20/2026 12:00:00 AM |  | 56 | 28 | 27.8 | 99 | MURO | 28 | MURO-28-56 | 2026-10-22 | NUEVO | 2026-10-22 | 28 | -0.2
VIALE 26 | M-T2-24 |  | Concreto | MUROS TORRE 2 PISO 3 EJE 01 y 02 ENTRE A y J M=19,24,22,25,07,26 | 2025-12-26 | 1/23/2026 12:00:00 AM |  | 28 | 28 | 25.6 | 91 | MURO | 28 | MURO-28-28 | 2026-10-22 | NUEVO | 2026-10-22 | 28 | -2.4
VIALE 26 | M-T2-24 |  | Concreto | MUROS TORRE 2 PISO 3 EJE 01 y 02 ENTRE A y J M=19,24,22,25,07,26 | 2025-12-26 | 1/23/2026 12:00:00 AM |  | 28 | 28 | 28.5 | 102 | MURO | 28 | MURO-28-28 | 2026-10-22 | NUEVO | 2026-10-22 | 28 | 0.5
VIALE 26 | M-T2-24 |  | Concreto | MUROS TORRE 2 PISO 3 EJE 01 y 02 ENTRE A y J M=19,24,22,25,07,26 | 2025-12-26 | 1/23/2026 12:00:00 AM |  | 28 | 28 | 26.8 | 96 | MURO | 28 | MURO-28-28 | 2026-10-22 | NUEVO | 2026-10-22 | 28 | -1.2
VIALE 26 | M-T2-24 |  | Concreto | MUROS TORRE 2 PISO 3 EJE 01 y 02 ENTRE A y J M=19,24,22,25,07,26 | 2025-12-26 | 1/9/2026 12:00:00 AM |  | 14 | 28 | 28.3 | 101 | MURO | 28 | MURO-28-14 | 2026-10-22 | NUEVO | 2026-10-22 | 21.65 | 0.3
VIALE 26 | M-T2-24 |  | Concreto | MUROS TORRE 2 PISO 3 EJE 01 y 02 ENTRE A y J M=19,24,22,25,07,26 | 2025-12-26 | 1/9/2026 12:00:00 AM |  | 14 | 28 | 24.8 | 89 | MURO | 28 | MURO-28-14 | 2026-10-22 | NUEVO | 2026-10-22 | 21.65 | -3.2
VIALE 26 | M-T2-24 |  | Concreto | MUROS TORRE 2 PISO 3 EJE 01 y 02 ENTRE A y J M=19,24,22,25,07,26 | 2025-12-26 | 1/9/2026 12:00:00 AM |  | 14 | 28 | 24.9 | 89 | MURO | 28 | MURO-28-14 | 2026-10-22 | NUEVO | 2026-10-22 | 21.65 | -3.1
VIALE 26 | M-T2-24 |  | Concreto | MUROS TORRE 2 PISO 3 EJE 01 y 02 ENTRE A y J M=19,24,22,25,07,26 | 2025-12-26 | 1/2/2026 12:00:00 AM |  | 7 | 28 | 22.1 | 79 | MURO | 28 | MURO-28-7 | 2026-10-22 | NUEVO | 2026-10-22 | 18.48 | -5.9
VIALE 26 | M-T2-24 |  | Concreto | MUROS TORRE 2 PISO 3 EJE 01 y 02 ENTRE A y J M=19,24,22,25,07,26 | 2025-12-26 | 1/2/2026 12:00:00 AM |  | 7 | 28 | 22.1 | 79 | MURO | 28 | MURO-28-7 | 2026-10-22 | NUEVO | 2026-10-22 | 18.48 | -5.9
VIALE 26 | M-T2-24 |  | Concreto | MUROS TORRE 2 PISO 3 EJE 01 y 02 ENTRE A y J M=19,24,22,25,07,26 | 2025-12-26 | 1/2/2026 12:00:00 AM |  | 7 | 28 | 22.3 | 80 | MURO | 28 | MURO-28-7 | 2026-10-22 | NUEVO | 2026-10-22 | 18.48 | -5.7
VIALE 26 | M-T2-24 |  | Concreto | MUROS TORRE 2 PISO 3 EJE 01 y 02 ENTRE A y J M=19,24,22,25,07,26 | 2025-12-26 | 12/29/2025 12:00:00 AM |  | 3 | 28 | 16.6 | 59 | MURO | 28 | MURO-28-3 | 2026-10-22 | NUEVO | 2026-10-22 | 12.6 | -11.4
VIALE 26 | M-T2-24 |  | Concreto | MUROS TORRE 2 PISO 3 EJE 01 y 02 ENTRE A y J M=19,24,22,25,07,26 | 2025-12-26 | 12/29/2025 12:00:00 AM |  | 3 | 28 | 18.9 | 67 | MURO | 28 | MURO-28-3 | 2026-10-22 | NUEVO | 2026-10-22 | 12.6 | -9.1
VIALE 26 | M-T2-24 |  | Concreto | MUROS TORRE 2 PISO 3 EJE 01 y 02 ENTRE A y J M=19,24,22,25,07,26 | 2025-12-26 | 12/29/2025 12:00:00 AM |  | 3 | 28 | 18.2 | 65 | MURO | 28 | MURO-28-3 | 2026-10-22 | NUEVO | 2026-10-22 | 12.6 | -9.8
VIALE 26 | M-T2-24 |  | Concreto | MUROS TORRE 2 PISO 3 EJE 01 y 02 ENTRE A y J M=19,24,22,25,07,26 | 2025-12-26 | 12/27/2025 12:00:00 AM |  | 1 | 28 | 1.3 | 4 | MURO | 28 | MURO-28-1 | 2026-10-22 | NUEVO | 2026-10-22 | 5.6 | -26.7
VIALE 26 | M-T2-24 |  | Concreto | MUROS TORRE 2 PISO 3 EJE 01 y 02 ENTRE A y J M=19,24,22,25,07,26 | 2025-12-26 | 12/27/2025 12:00:00 AM |  | 1 | 28 | 2.2 | 8 | MURO | 28 | MURO-28-1 | 2026-10-22 | NUEVO | 2026-10-22 | 5.6 | -25.8
VIALE 26 | M-T2-24 |  | Concreto | MUROS TORRE 2 PISO 3 EJE 01 y 02 ENTRE A y J M=19,24,22,25,07,26 | 2025-12-26 | 12/27/2025 12:00:00 AM |  | 1 | 28 | 2 | 7 | MURO | 28 | MURO-28-1 | 2026-10-22 | NUEVO | 2026-10-22 | 5.6 | -26
VIALE 26 | M-T1-08 |  | Concreto | MUROS T1 PISO 1 EJES 02 y 03 ENTRE J y H M=01,12,18,20 | 2025-12-23 | 1/20/2026 12:00:00 AM |  | 28 | 28 | 30 | 107 | MURO | 28 | MURO-28-28 | 2026-10-22 | NUEVO | 2026-10-22 | 28 | 2
VIALE 26 | M-T1-08 |  | Concreto | MUROS T1 PISO 1 EJES 02 y 03 ENTRE J y H M=01,12,18,20 | 2025-12-23 | 1/20/2026 12:00:00 AM |  | 28 | 28 | 30.3 | 108 | MURO | 28 | MURO-28-28 | 2026-10-22 | NUEVO | 2026-10-22 | 28 | 2.3
VIALE 26 | M-T1-08 |  | Concreto | MUROS T1 PISO 1 EJES 02 y 03 ENTRE J y H M=01,12,18,20 | 2025-12-23 | 1/20/2026 12:00:00 AM |  | 28 | 28 | 30.1 | 107 | MURO | 28 | MURO-28-28 | 2026-10-22 | NUEVO | 2026-10-22 | 28 | 2.1
VIALE 26 | M-T1-08 |  | Concreto | MUROS T1 PISO 1 EJES 02 y 03 ENTRE J y H M=01,12,18,20 | 2025-12-23 | 1/6/2026 12:00:00 AM |  | 14 | 28 | 24.6 | 88 | MURO | 28 | MURO-28-14 | 2026-10-22 | NUEVO | 2026-10-22 | 21.65 | -3.4
VIALE 26 | M-T1-08 |  | Concreto | MUROS T1 PISO 1 EJES 02 y 03 ENTRE J y H M=01,12,18,20 | 2025-12-23 | 1/6/2026 12:00:00 AM |  | 14 | 28 | 26.3 | 94 | MURO | 28 | MURO-28-14 | 2026-10-22 | NUEVO | 2026-10-22 | 21.65 | -1.7
VIALE 26 | M-T1-08 |  | Concreto | MUROS T1 PISO 1 EJES 02 y 03 ENTRE J y H M=01,12,18,20 | 2025-12-23 | 1/6/2026 12:00:00 AM |  | 14 | 28 | 25.3 | 90 | MURO | 28 | MURO-28-14 | 2026-10-22 | NUEVO | 2026-10-22 | 21.65 | -2.7
VIALE 26 | M-T1-08 |  | Concreto | MUROS T1 PISO 1 EJES 02 y 03 ENTRE J y H M=01,12,18,20 | 2025-12-23 | 12/30/2025 12:00:00 AM |  | 7 | 28 | 22.3 | 80 | MURO | 28 | MURO-28-7 | 2026-10-22 | NUEVO | 2026-10-22 | 18.48 | -5.7
VIALE 26 | M-T1-08 |  | Concreto | MUROS T1 PISO 1 EJES 02 y 03 ENTRE J y H M=01,12,18,20 | 2025-12-23 | 12/30/2025 12:00:00 AM |  | 7 | 28 | 22.9 | 82 | MURO | 28 | MURO-28-7 | 2026-10-22 | NUEVO | 2026-10-22 | 18.48 | -5.1
VIALE 26 | M-T1-08 |  | Concreto | MUROS T1 PISO 1 EJES 02 y 03 ENTRE J y H M=01,12,18,20 | 2025-12-23 | 12/30/2025 12:00:00 AM |  | 7 | 28 | 20.7 | 74 | MURO | 28 | MURO-28-7 | 2026-10-22 | NUEVO | 2026-10-22 | 18.48 | -7.3
VIALE 26 | M-T1-08 |  | Concreto | MUROS T1 PISO 1 EJES 02 y 03 ENTRE J y H M=01,12,18,20 | 2025-12-23 | 12/26/2025 12:00:00 AM |  | 3 | 28 | 17.5 | 62 | MURO | 28 | MURO-28-3 | 2026-10-22 | NUEVO | 2026-10-22 | 12.6 | -10.5
VIALE 26 | M-T1-08 |  | Concreto | MUROS T1 PISO 1 EJES 02 y 03 ENTRE J y H M=01,12,18,20 | 2025-12-23 | 12/26/2025 12:00:00 AM |  | 3 | 28 | 14.3 | 51 | MURO | 28 | MURO-28-3 | 2026-10-22 | NUEVO | 2026-10-22 | 12.6 | -13.7
VIALE 26 | M-T1-08 |  | Concreto | MUROS T1 PISO 1 EJES 02 y 03 ENTRE J y H M=01,12,18,20 | 2025-12-23 | 12/26/2025 12:00:00 AM |  | 3 | 28 | 16.8 | 60 | MURO | 28 | MURO-28-3 | 2026-10-22 | NUEVO | 2026-10-22 | 12.6 | -11.2
VIALE 26 | M-T1-07 |  | Concreto | MUROS PISO 1 EJE 02 y 04 ENTRE G y J M=23-08-21 | 2025-12-19 | 1/16/2026 12:00:00 AM |  | 28 | 28 | 30.7 | 110 | MURO | 28 | MURO-28-28 | 2026-10-22 | NUEVO | 2026-10-22 | 28 | 2.7
VIALE 26 | M-T1-07 |  | Concreto | MUROS PISO 1 EJE 02 y 04 ENTRE G y J M=23-08-21 | 2025-12-19 | 1/16/2026 12:00:00 AM |  | 28 | 28 | 33.6 | 120 | MURO | 28 | MURO-28-28 | 2026-10-22 | NUEVO | 2026-10-22 | 28 | 5.6
VIALE 26 | M-T1-07 |  | Concreto | MUROS PISO 1 EJE 02 y 04 ENTRE G y J M=23-08-21 | 2025-12-19 | 1/16/2026 12:00:00 AM |  | 28 | 28 | 33.4 | 119 | MURO | 28 | MURO-28-28 | 2026-10-22 | NUEVO | 2026-10-22 | 28 | 5.4
VIALE 26 | M-T1-07 |  | Concreto | MUROS PISO 1 EJE 02 y 04 ENTRE G y J M=23-08-21 | 2025-12-19 | 1/2/2026 12:00:00 AM |  | 14 | 28 | 26.9 | 96 | MURO | 28 | MURO-28-14 | 2026-10-22 | NUEVO | 2026-10-22 | 21.65 | -1.1
VIALE 26 | M-T1-07 |  | Concreto | MUROS PISO 1 EJE 02 y 04 ENTRE G y J M=23-08-21 | 2025-12-19 | 1/2/2026 12:00:00 AM |  | 14 | 28 | 25.1 | 90 | MURO | 28 | MURO-28-14 | 2026-10-22 | NUEVO | 2026-10-22 | 21.65 | -2.9
VIALE 26 | M-T1-07 |  | Concreto | MUROS PISO 1 EJE 02 y 04 ENTRE G y J M=23-08-21 | 2025-12-19 | 1/2/2026 12:00:00 AM |  | 14 | 28 | 27.8 | 99 | MURO | 28 | MURO-28-14 | 2026-10-22 | NUEVO | 2026-10-22 | 21.65 | -0.2
VIALE 26 | M-T1-07 |  | Concreto | MUROS PISO 1 EJE 02 y 04 ENTRE G y J M=23-08-21 | 2025-12-19 | 12/26/2025 12:00:00 AM |  | 7 | 28 | 24.2 | 86 | MURO | 28 | MURO-28-7 | 2026-10-22 | NUEVO | 2026-10-22 | 18.48 | -3.8
VIALE 26 | M-T1-07 |  | Concreto | MUROS PISO 1 EJE 02 y 04 ENTRE G y J M=23-08-21 | 2025-12-19 | 12/26/2025 12:00:00 AM |  | 7 | 28 | 24.4 | 87 | MURO | 28 | MURO-28-7 | 2026-10-22 | NUEVO | 2026-10-22 | 18.48 | -3.6
VIALE 26 | M-T1-07 |  | Concreto | MUROS PISO 1 EJE 02 y 04 ENTRE G y J M=23-08-21 | 2025-12-19 | 12/26/2025 12:00:00 AM |  | 7 | 28 | 23.7 | 85 | MURO | 28 | MURO-28-7 | 2026-10-22 | NUEVO | 2026-10-22 | 18.48 | -4.3
VIALE 26 | M-T1-07 |  | Concreto | MUROS PISO 1 EJE 02 y 04 ENTRE G y J M=23-08-21 | 2025-12-19 | 12/22/2025 12:00:00 AM |  | 3 | 28 | 16.7 | 60 | MURO | 28 | MURO-28-3 | 2026-10-22 | NUEVO | 2026-10-22 | 12.6 | -11.3
VIALE 26 | M-T1-07 |  | Concreto | MUROS PISO 1 EJE 02 y 04 ENTRE G y J M=23-08-21 | 2025-12-19 | 12/22/2025 12:00:00 AM |  | 3 | 28 | 17.6 | 63 | MURO | 28 | MURO-28-3 | 2026-10-22 | NUEVO | 2026-10-22 | 12.6 | -10.4
VIALE 26 | M-T1-07 |  | Concreto | MUROS PISO 1 EJE 02 y 04 ENTRE G y J M=23-08-21 | 2025-12-19 | 12/22/2025 12:00:00 AM |  | 3 | 28 | 15.8 | 56 | MURO | 28 | MURO-28-3 | 2026-10-22 | NUEVO | 2026-10-22 | 12.6 | -12.2
VIALE 26 | M-T1-07 |  | Concreto | MUROS PISO 1 EJE 02 y 04 ENTRE G y J M=23-08-21 | 2025-12-19 | 12/20/2025 12:00:00 AM |  | 1 | 21 | 2.8 | 10 | MURO | 21 | MURO-21-1 | 2026-10-22 | NUEVO | 2026-10-22 | 4.2 | -18.2
VIALE 26 | M-T1-07 |  | Concreto | MUROS PISO 1 EJE 02 y 04 ENTRE G y J M=23-08-21 | 2025-12-19 | 12/20/2025 12:00:00 AM |  | 1 | 21 | 5 | 18 | MURO | 21 | MURO-21-1 | 2026-10-22 | NUEVO | 2026-10-22 | 4.2 | -16
VIALE 26 | M-T1-07 |  | Concreto | MUROS PISO 1 EJE 02 y 04 ENTRE G y J M=23-08-21 | 2025-12-19 | 12/20/2025 12:00:00 AM |  | 1 | 21 | 2.3 | 8 | MURO | 21 | MURO-21-1 | 2026-10-22 | NUEVO | 2026-10-22 | 4.2 | -18.7
VIALE 26 | M-T2-23 |  | Concreto | MUROS PISO 3 EJE 03 y 04 ENTRE A y J M=32,29A,09A | 2025-12-19 | 1/16/2026 12:00:00 AM |  | 28 | 28 | 27.6 | 98 | MURO | 28 | MURO-28-28 | 2026-10-22 | NUEVO | 2026-10-22 | 28 | -0.4
VIALE 26 | M-T2-23 |  | Concreto | MUROS PISO 3 EJE 03 y 04 ENTRE A y J M=32,29A,09A | 2025-12-19 | 1/16/2026 12:00:00 AM |  | 28 | 28 | 30.4 | 109 | MURO | 28 | MURO-28-28 | 2026-10-22 | NUEVO | 2026-10-22 | 28 | 2.4
VIALE 26 | M-T2-23 |  | Concreto | MUROS PISO 3 EJE 03 y 04 ENTRE A y J M=32,29A,09A | 2025-12-19 | 1/16/2026 12:00:00 AM |  | 28 | 28 | 32.5 | 116 | MURO | 28 | MURO-28-28 | 2026-10-22 | NUEVO | 2026-10-22 | 28 | 4.5
VIALE 26 | M-T2-23 |  | Concreto | MUROS PISO 3 EJE 03 y 04 ENTRE A y J M=32,29A,09A | 2025-12-19 | 1/2/2026 12:00:00 AM |  | 14 | 28 | 25.6 | 91 | MURO | 28 | MURO-28-14 | 2026-10-22 | NUEVO | 2026-10-22 | 21.65 | -2.4
VIALE 26 | M-T2-23 |  | Concreto | MUROS PISO 3 EJE 03 y 04 ENTRE A y J M=32,29A,09A | 2025-12-19 | 1/2/2026 12:00:00 AM |  | 14 | 28 | 25.2 | 90 | MURO | 28 | MURO-28-14 | 2026-10-22 | NUEVO | 2026-10-22 | 21.65 | -2.8
VIALE 26 | M-T2-23 |  | Concreto | MUROS PISO 3 EJE 03 y 04 ENTRE A y J M=32,29A,09A | 2025-12-19 | 1/2/2026 12:00:00 AM |  | 14 | 28 | 24.3 | 87 | MURO | 28 | MURO-28-14 | 2026-10-22 | NUEVO | 2026-10-22 | 21.65 | -3.7
VIALE 26 | M-T2-23 |  | Concreto | MUROS PISO 3 EJE 03 y 04 ENTRE A y J M=32,29A,09A | 2025-12-19 | 12/26/2025 12:00:00 AM |  | 7 | 28 | 21.1 | 75 | MURO | 28 | MURO-28-7 | 2026-10-22 | NUEVO | 2026-10-22 | 18.48 | -6.9
VIALE 26 | M-T2-23 |  | Concreto | MUROS PISO 3 EJE 03 y 04 ENTRE A y J M=32,29A,09A | 2025-12-19 | 12/26/2025 12:00:00 AM |  | 7 | 28 | 22.8 | 81 | MURO | 28 | MURO-28-7 | 2026-10-22 | NUEVO | 2026-10-22 | 18.48 | -5.2
VIALE 26 | M-T2-23 |  | Concreto | MUROS PISO 3 EJE 03 y 04 ENTRE A y J M=32,29A,09A | 2025-12-19 | 12/26/2025 12:00:00 AM |  | 7 | 28 | 20.4 | 73 | MURO | 28 | MURO-28-7 | 2026-10-22 | NUEVO | 2026-10-22 | 18.48 | -7.6
VIALE 26 | M-T2-23 |  | Concreto | MUROS PISO 3 EJE 03 y 04 ENTRE A y J M=32,29A,09A | 2025-12-19 | 12/22/2025 12:00:00 AM |  | 3 | 28 | 15.9 | 57 | MURO | 28 | MURO-28-3 | 2026-10-22 | NUEVO | 2026-10-22 | 12.6 | -12.1
VIALE 26 | M-T2-23 |  | Concreto | MUROS PISO 3 EJE 03 y 04 ENTRE A y J M=32,29A,09A | 2025-12-19 | 12/22/2025 12:00:00 AM |  | 3 | 28 | 14.4 | 51 | MURO | 28 | MURO-28-3 | 2026-10-22 | NUEVO | 2026-10-22 | 12.6 | -13.6
VIALE 26 | M-T2-23 |  | Concreto | MUROS PISO 3 EJE 03 y 04 ENTRE A y J M=32,29A,09A | 2025-12-19 | 12/22/2025 12:00:00 AM |  | 3 | 28 | 13.8 | 49 | MURO | 28 | MURO-28-3 | 2026-10-22 | NUEVO | 2026-10-22 | 12.6 | -14.2
VIALE 26 | M-T2-23 |  | Concreto | MUROS PISO 3 EJE 03 y 04 ENTRE A y J M=32,29A,09A | 2025-12-19 | 12/20/2025 12:00:00 AM |  | 1 | 28 | 2.2 | 8 | MURO | 28 | MURO-28-1 | 2026-10-22 | NUEVO | 2026-10-22 | 5.6 | -25.8
VIALE 26 | M-T2-23 |  | Concreto | MUROS PISO 3 EJE 03 y 04 ENTRE A y J M=32,29A,09A | 2025-12-19 | 12/20/2025 12:00:00 AM |  | 1 | 28 | 1.2 | 4 | MURO | 28 | MURO-28-1 | 2026-10-22 | NUEVO | 2026-10-22 | 5.6 | -26.8
VIALE 26 | M-T2-23 |  | Concreto | MUROS PISO 3 EJE 03 y 04 ENTRE A y J M=32,29A,09A | 2025-12-19 | 12/20/2025 12:00:00 AM |  | 1 | 28 | 2.2 | 8 | MURO | 28 | MURO-28-1 | 2026-10-22 | NUEVO | 2026-10-22 | 5.6 | -25.8
VIALE 26 | P-T2-15 |  | Concreto | PLACA PISO 4 EJE 07 y 09 ENTRTE A y J | 2025-12-19 | 1/16/2026 12:00:00 AM |  | 28 | 21 | 26.2 | 125 | PLACA | 21 | PLACA-21-28 | 2026-10-22 | NUEVO | 2026-10-22 | 21 | 5.2
VIALE 26 | P-T2-15 |  | Concreto | PLACA PISO 4 EJE 07 y 09 ENTRTE A y J | 2025-12-19 | 1/16/2026 12:00:00 AM |  | 28 | 21 | 25.9 | 123 | PLACA | 21 | PLACA-21-28 | 2026-10-22 | NUEVO | 2026-10-22 | 21 | 4.9
VIALE 26 | P-T2-15 |  | Concreto | PLACA PISO 4 EJE 07 y 09 ENTRTE A y J | 2025-12-19 | 1/16/2026 12:00:00 AM |  | 28 | 21 | 27.9 | 133 | PLACA | 21 | PLACA-21-28 | 2026-10-22 | NUEVO | 2026-10-22 | 21 | 6.9
VIALE 26 | P-T2-15 |  | Concreto | PLACA PISO 4 EJE 07 y 09 ENTRTE A y J | 2025-12-19 | 1/2/2026 12:00:00 AM |  | 14 | 21 | 25.6 | 122 | PLACA | 21 | PLACA-21-14 | 2026-10-22 | NUEVO | 2026-10-22 | 16.24 | 4.6
VIALE 26 | P-T2-15 |  | Concreto | PLACA PISO 4 EJE 07 y 09 ENTRTE A y J | 2025-12-19 | 1/2/2026 12:00:00 AM |  | 14 | 21 | 22.5 | 107 | PLACA | 21 | PLACA-21-14 | 2026-10-22 | NUEVO | 2026-10-22 | 16.24 | 1.5
VIALE 26 | P-T2-15 |  | Concreto | PLACA PISO 4 EJE 07 y 09 ENTRTE A y J | 2025-12-19 | 1/2/2026 12:00:00 AM |  | 14 | 21 | 25.8 | 123 | PLACA | 21 | PLACA-21-14 | 2026-10-22 | NUEVO | 2026-10-22 | 16.24 | 4.8
VIALE 26 | P-T2-15 |  | Concreto | PLACA PISO 4 EJE 07 y 09 ENTRTE A y J | 2025-12-19 | 12/26/2025 12:00:00 AM |  | 7 | 21 | 24.3 | 116 | PLACA | 21 | PLACA-21-7 | 2026-10-22 | NUEVO | 2026-10-22 | 13.86 | 3.3
VIALE 26 | P-T2-15 |  | Concreto | PLACA PISO 4 EJE 07 y 09 ENTRTE A y J | 2025-12-19 | 12/26/2025 12:00:00 AM |  | 7 | 21 | 23.4 | 112 | PLACA | 21 | PLACA-21-7 | 2026-10-22 | NUEVO | 2026-10-22 | 13.86 | 2.4
VIALE 26 | P-T2-15 |  | Concreto | PLACA PISO 4 EJE 07 y 09 ENTRTE A y J | 2025-12-19 | 12/26/2025 12:00:00 AM |  | 7 | 21 | 23.4 | 111 | PLACA | 21 | PLACA-21-7 | 2026-10-22 | NUEVO | 2026-10-22 | 13.86 | 2.4
VIALE 26 | P-T2-15 |  | Concreto | PLACA PISO 4 EJE 07 y 09 ENTRTE A y J | 2025-12-19 | 12/22/2025 12:00:00 AM |  | 3 | 21 | 13.5 | 64 | PLACA | 21 | PLACA-21-3 | 2026-10-22 | NUEVO | 2026-10-22 | 9.45 | -7.5
VIALE 26 | P-T2-15 |  | Concreto | PLACA PISO 4 EJE 07 y 09 ENTRTE A y J | 2025-12-19 | 12/22/2025 12:00:00 AM |  | 3 | 21 | 13.8 | 66 | PLACA | 21 | PLACA-21-3 | 2026-10-22 | NUEVO | 2026-10-22 | 9.45 | -7.2
VIALE 26 | P-T2-15 |  | Concreto | PLACA PISO 4 EJE 07 y 09 ENTRTE A y J | 2025-12-19 | 12/22/2025 12:00:00 AM |  | 3 | 21 | 14.1 | 67 | PLACA | 21 | PLACA-21-3 | 2026-10-22 | NUEVO | 2026-10-22 | 9.45 | -6.9
VIALE 26 | P-T2-15 |  | Concreto | PLACA PISO 4 EJE 07 y 09 ENTRTE A y J | 2025-12-19 | 12/20/2025 12:00:00 AM |  | 1 | 21 | 2.5 | 12 | PLACA | 21 | PLACA-21-1 | 2026-10-22 | NUEVO | 2026-10-22 | 4.2 | -18.5
VIALE 26 | P-T2-15 |  | Concreto | PLACA PISO 4 EJE 07 y 09 ENTRTE A y J | 2025-12-19 | 12/20/2025 12:00:00 AM |  | 1 | 21 | 2.4 | 11 | PLACA | 21 | PLACA-21-1 | 2026-10-22 | NUEVO | 2026-10-22 | 4.2 | -18.6
VIALE 26 | P-T2-15 |  | Concreto | PLACA PISO 4 EJE 07 y 09 ENTRTE A y J | 2025-12-19 | 12/20/2025 12:00:00 AM |  | 1 | 21 | 2.5 | 12 | PLACA | 21 | PLACA-21-1 | 2026-10-22 | NUEVO | 2026-10-22 | 4.2 | -18.5
VIALE 26 | C-T1-14 |  | Concreto | PLACA CIMENTACION EJE 04 al 01 ENTRE I y A | 2025-12-18 | 1/15/2026 12:00:00 AM |  | 28 | 21 | 24.1 | 115 | PLACA | 21 | PLACA-21-28 | 2026-10-22 | NUEVO | 2026-10-22 | 21 | 3.1
VIALE 26 | C-T1-14 |  | Concreto | PLACA CIMENTACION EJE 04 al 01 ENTRE I y A | 2025-12-18 | 1/15/2026 12:00:00 AM |  | 28 | 21 | 25.4 | 121 | PLACA | 21 | PLACA-21-28 | 2026-10-22 | NUEVO | 2026-10-22 | 21 | 4.4
VIALE 26 | C-T1-14 |  | Concreto | PLACA CIMENTACION EJE 04 al 01 ENTRE I y A | 2025-12-18 | 1/15/2026 12:00:00 AM |  | 28 | 21 | 25.2 | 120 | PLACA | 21 | PLACA-21-28 | 2026-10-22 | NUEVO | 2026-10-22 | 21 | 4.2
VIALE 26 | C-T1-14 |  | Concreto | PLACA CIMENTACION EJE 04 al 01 ENTRE I y A | 2025-12-18 | 1/2/2026 12:00:00 AM |  | 15 | 21 | 22.3 | 106 | PLACA | 21 | PLACA-21-15 | 2026-10-22 | NUEVO | 2026-10-22 | 16.58 | 1.3
VIALE 26 | C-T1-14 |  | Concreto | PLACA CIMENTACION EJE 04 al 01 ENTRE I y A | 2025-12-18 | 1/2/2026 12:00:00 AM |  | 15 | 21 | 21.2 | 101 | PLACA | 21 | PLACA-21-15 | 2026-10-22 | NUEVO | 2026-10-22 | 16.58 | 0.2
VIALE 26 | C-T1-14 |  | Concreto | PLACA CIMENTACION EJE 04 al 01 ENTRE I y A | 2025-12-18 | 1/2/2026 12:00:00 AM |  | 15 | 21 | 21.9 | 104 | PLACA | 21 | PLACA-21-15 | 2026-10-22 | NUEVO | 2026-10-22 | 16.58 | 0.9
VIALE 26 | C-T1-14 |  | Concreto | PLACA CIMENTACION EJE 04 al 01 ENTRE I y A | 2025-12-18 | 12/26/2025 12:00:00 AM |  | 8 | 21 | 19.1 | 91 | PLACA | 21 | PLACA-21-8 | 2026-10-22 | NUEVO | 2026-10-22 | 14.2 | -1.9
VIALE 26 | C-T1-14 |  | Concreto | PLACA CIMENTACION EJE 04 al 01 ENTRE I y A | 2025-12-18 | 12/26/2025 12:00:00 AM |  | 8 | 21 | 18.6 | 89 | PLACA | 21 | PLACA-21-8 | 2026-10-22 | NUEVO | 2026-10-22 | 14.2 | -2.4
VIALE 26 | C-T1-14 |  | Concreto | PLACA CIMENTACION EJE 04 al 01 ENTRE I y A | 2025-12-18 | 12/26/2025 12:00:00 AM |  | 8 | 21 | 19.3 | 92 | PLACA | 21 | PLACA-21-8 | 2026-10-22 | NUEVO | 2026-10-22 | 14.2 | -1.7
VIALE 26 | M-T2-22 |  | Concreto | MUROS TORRE 2 PISO 3 EJE 05 ENTRE A y J M=32-29-09 | 2025-12-18 | 1/15/2026 12:00:00 AM |  | 28 | 28 | 33.1 | 118 | MURO | 28 | MURO-28-28 | 2026-10-22 | NUEVO | 2026-10-22 | 28 | 5.1
VIALE 26 | M-T2-22 |  | Concreto | MUROS TORRE 2 PISO 3 EJE 05 ENTRE A y J M=32-29-09 | 2025-12-18 | 1/15/2026 12:00:00 AM |  | 28 | 28 | 32.8 | 117 | MURO | 28 | MURO-28-28 | 2026-10-22 | NUEVO | 2026-10-22 | 28 | 4.8
VIALE 26 | M-T2-22 |  | Concreto | MUROS TORRE 2 PISO 3 EJE 05 ENTRE A y J M=32-29-09 | 2025-12-18 | 1/15/2026 12:00:00 AM |  | 28 | 28 | 34.5 | 123 | MURO | 28 | MURO-28-28 | 2026-10-22 | NUEVO | 2026-10-22 | 28 | 6.5
VIALE 26 | M-T2-22 |  | Concreto | MUROS TORRE 2 PISO 3 EJE 05 ENTRE A y J M=32-29-09 | 2025-12-18 | 1/2/2026 12:00:00 AM |  | 15 | 28 | 28.9 | 103 | MURO | 28 | MURO-28-15 | 2026-10-22 | NUEVO | 2026-10-22 | 22.11 | 0.9
VIALE 26 | M-T2-22 |  | Concreto | MUROS TORRE 2 PISO 3 EJE 05 ENTRE A y J M=32-29-09 | 2025-12-18 | 1/2/2026 12:00:00 AM |  | 15 | 28 | 28.1 | 100 | MURO | 28 | MURO-28-15 | 2026-10-22 | NUEVO | 2026-10-22 | 22.11 | 0.1
VIALE 26 | M-T2-22 |  | Concreto | MUROS TORRE 2 PISO 3 EJE 05 ENTRE A y J M=32-29-09 | 2025-12-18 | 1/2/2026 12:00:00 AM |  | 15 | 28 | 28 | 100 | MURO | 28 | MURO-28-15 | 2026-10-22 | NUEVO | 2026-10-22 | 22.11 | 0
VIALE 26 | M-T2-22 |  | Concreto | MUROS TORRE 2 PISO 3 EJE 05 ENTRE A y J M=32-29-09 | 2025-12-18 | 12/26/2025 12:00:00 AM |  | 8 | 28 | 27 | 96 | MURO | 28 | MURO-28-8 | 2026-10-22 | NUEVO | 2026-10-22 | 18.93 | -1
VIALE 26 | M-T2-22 |  | Concreto | MUROS TORRE 2 PISO 3 EJE 05 ENTRE A y J M=32-29-09 | 2025-12-18 | 12/26/2025 12:00:00 AM |  | 8 | 28 | 28 | 100 | MURO | 28 | MURO-28-8 | 2026-10-22 | NUEVO | 2026-10-22 | 18.93 | 0
VIALE 26 | M-T2-22 |  | Concreto | MUROS TORRE 2 PISO 3 EJE 05 ENTRE A y J M=32-29-09 | 2025-12-18 | 12/26/2025 12:00:00 AM |  | 8 | 28 | 26.9 | 96 | MURO | 28 | MURO-28-8 | 2026-10-22 | NUEVO | 2026-10-22 | 18.93 | -1.1
VIALE 26 | M-T2-22 |  | Concreto | MUROS TORRE 2 PISO 3 EJE 05 ENTRE A y J M=32-29-09 | 2025-12-18 | 12/22/2025 12:00:00 AM |  | 4 | 28 | 21.5 | 77 | MURO | 28 | MURO-28-4 | 2026-10-22 | NUEVO | 2026-10-22 | 14.07 | -6.5
VIALE 26 | M-T2-22 |  | Concreto | MUROS TORRE 2 PISO 3 EJE 05 ENTRE A y J M=32-29-09 | 2025-12-18 | 12/22/2025 12:00:00 AM |  | 4 | 28 | 20.3 | 72 | MURO | 28 | MURO-28-4 | 2026-10-22 | NUEVO | 2026-10-22 | 14.07 | -7.7
VIALE 26 | M-T2-22 |  | Concreto | MUROS TORRE 2 PISO 3 EJE 05 ENTRE A y J M=32-29-09 | 2025-12-18 | 12/22/2025 12:00:00 AM |  | 4 | 28 | 20.5 | 73 | MURO | 28 | MURO-28-4 | 2026-10-22 | NUEVO | 2026-10-22 | 14.07 | -7.5
VIALE 26 | M-T2-22 |  | Concreto | MUROS TORRE 2 PISO 3 EJE 05 ENTRE A y J M=32-29-09 | 2025-12-18 | 12/19/2025 12:00:00 AM |  | 1 | 28 | 4.4 | 16 | MURO | 28 | MURO-28-1 | 2026-10-22 | NUEVO | 2026-10-22 | 5.6 | -23.6
VIALE 26 | M-T2-22 |  | Concreto | MUROS TORRE 2 PISO 3 EJE 05 ENTRE A y J M=32-29-09 | 2025-12-18 | 12/19/2025 12:00:00 AM |  | 1 | 28 | 4.6 | 17 | MURO | 28 | MURO-28-1 | 2026-10-22 | NUEVO | 2026-10-22 | 5.6 | -23.4
VIALE 26 | M-T2-22 |  | Concreto | MUROS TORRE 2 PISO 3 EJE 05 ENTRE A y J M=32-29-09 | 2025-12-18 | 12/19/2025 12:00:00 AM |  | 1 | 28 | 4.7 | 17 | MURO | 28 | MURO-28-1 | 2026-10-22 | NUEVO | 2026-10-22 | 5.6 | -23.3
VIALE 26 | P-T2-14 |  | Concreto | PLACA T2 PISO 4 EJE O8 y 09 ENTRE A y J | 2025-12-18 | 1/15/2026 12:00:00 AM |  | 28 | 21 | 26.7 | 127 | PLACA | 21 | PLACA-21-28 | 2026-10-22 | NUEVO | 2026-10-22 | 21 | 5.7
VIALE 26 | P-T2-14 |  | Concreto | PLACA T2 PISO 4 EJE O8 y 09 ENTRE A y J | 2025-12-18 | 1/15/2026 12:00:00 AM |  | 28 | 21 | 25.7 | 122 | PLACA | 21 | PLACA-21-28 | 2026-10-22 | NUEVO | 2026-10-22 | 21 | 4.7
VIALE 26 | P-T2-14 |  | Concreto | PLACA T2 PISO 4 EJE O8 y 09 ENTRE A y J | 2025-12-18 | 1/15/2026 12:00:00 AM |  | 28 | 21 | 29.7 | 142 | PLACA | 21 | PLACA-21-28 | 2026-10-22 | NUEVO | 2026-10-22 | 21 | 8.7
VIALE 26 | P-T2-14 |  | Concreto | PLACA T2 PISO 4 EJE O8 y 09 ENTRE A y J | 2025-12-18 | 1/2/2026 12:00:00 AM |  | 15 | 21 | 25.4 | 121 | PLACA | 21 | PLACA-21-15 | 2026-10-22 | NUEVO | 2026-10-22 | 16.58 | 4.4
VIALE 26 | P-T2-14 |  | Concreto | PLACA T2 PISO 4 EJE O8 y 09 ENTRE A y J | 2025-12-18 | 1/2/2026 12:00:00 AM |  | 15 | 21 | 25.4 | 121 | PLACA | 21 | PLACA-21-15 | 2026-10-22 | NUEVO | 2026-10-22 | 16.58 | 4.4
VIALE 26 | P-T2-14 |  | Concreto | PLACA T2 PISO 4 EJE O8 y 09 ENTRE A y J | 2025-12-18 | 1/2/2026 12:00:00 AM |  | 15 | 21 | 26.7 | 127 | PLACA | 21 | PLACA-21-15 | 2026-10-22 | NUEVO | 2026-10-22 | 16.58 | 5.7
VIALE 26 | P-T2-14 |  | Concreto | PLACA T2 PISO 4 EJE O8 y 09 ENTRE A y J | 2025-12-18 | 12/26/2025 12:00:00 AM |  | 8 | 21 | 24.1 | 115 | PLACA | 21 | PLACA-21-8 | 2026-10-22 | NUEVO | 2026-10-22 | 14.2 | 3.1
VIALE 26 | P-T2-14 |  | Concreto | PLACA T2 PISO 4 EJE O8 y 09 ENTRE A y J | 2025-12-18 | 12/26/2025 12:00:00 AM |  | 8 | 21 | 23.6 | 112 | PLACA | 21 | PLACA-21-8 | 2026-10-22 | NUEVO | 2026-10-22 | 14.2 | 2.6
VIALE 26 | P-T2-14 |  | Concreto | PLACA T2 PISO 4 EJE O8 y 09 ENTRE A y J | 2025-12-18 | 12/26/2025 12:00:00 AM |  | 8 | 21 | 23.8 | 113 | PLACA | 21 | PLACA-21-8 | 2026-10-22 | NUEVO | 2026-10-22 | 14.2 | 2.8
VIALE 26 | P-T2-14 |  | Concreto | PLACA T2 PISO 4 EJE O8 y 09 ENTRE A y J | 2025-12-18 | 12/22/2025 12:00:00 AM |  | 4 | 21 | 17.7 | 84 | PLACA | 21 | PLACA-21-4 | 2026-10-22 | NUEVO | 2026-10-22 | 10.55 | -3.3
VIALE 26 | P-T2-14 |  | Concreto | PLACA T2 PISO 4 EJE O8 y 09 ENTRE A y J | 2025-12-18 | 12/22/2025 12:00:00 AM |  | 4 | 21 | 14.9 | 71 | PLACA | 21 | PLACA-21-4 | 2026-10-22 | NUEVO | 2026-10-22 | 10.55 | -6.1
VIALE 26 | P-T2-14 |  | Concreto | PLACA T2 PISO 4 EJE O8 y 09 ENTRE A y J | 2025-12-18 | 12/22/2025 12:00:00 AM |  | 4 | 21 | 17.7 | 84 | PLACA | 21 | PLACA-21-4 | 2026-10-22 | NUEVO | 2026-10-22 | 10.55 | -3.3
VIALE 26 | P-T2-14 |  | Concreto | PLACA T2 PISO 4 EJE O8 y 09 ENTRE A y J | 2025-12-18 | 12/19/2025 12:00:00 AM |  | 1 | 21 | 3.7 | 18 | PLACA | 21 | PLACA-21-1 | 2026-10-22 | NUEVO | 2026-10-22 | 4.2 | -17.3
VIALE 26 | P-T2-14 |  | Concreto | PLACA T2 PISO 4 EJE O8 y 09 ENTRE A y J | 2025-12-18 | 12/19/2025 12:00:00 AM |  | 1 | 21 | 2.6 | 12 | PLACA | 21 | PLACA-21-1 | 2026-10-22 | NUEVO | 2026-10-22 | 4.2 | -18.4
VIALE 26 | P-T2-14 |  | Concreto | PLACA T2 PISO 4 EJE O8 y 09 ENTRE A y J | 2025-12-18 | 12/19/2025 12:00:00 AM |  | 1 | 21 | 5.4 | 26 | PLACA | 21 | PLACA-21-1 | 2026-10-22 | NUEVO | 2026-10-22 | 4.2 | -15.6
VIALE 26 | M-T1-06 |  | Concreto | MUROS TORRE 1 PISO 1 EJE 07 y 06 ENTRTE A y J M= 23,22,09 | 2025-12-17 | 1/14/2026 12:00:00 AM |  | 28 | 28 | 37 | 132 | MURO | 28 | MURO-28-28 | 2026-10-22 | NUEVO | 2026-10-22 | 28 | 9
VIALE 26 | M-T1-06 |  | Concreto | MUROS TORRE 1 PISO 1 EJE 07 y 06 ENTRTE A y J M= 23,22,09 | 2025-12-17 | 1/14/2026 12:00:00 AM |  | 28 | 28 | 33.4 | 119 | MURO | 28 | MURO-28-28 | 2026-10-22 | NUEVO | 2026-10-22 | 28 | 5.4
VIALE 26 | M-T1-06 |  | Concreto | MUROS TORRE 1 PISO 1 EJE 07 y 06 ENTRTE A y J M= 23,22,09 | 2025-12-17 | 1/14/2026 12:00:00 AM |  | 28 | 28 | 32.8 | 117 | MURO | 28 | MURO-28-28 | 2026-10-22 | NUEVO | 2026-10-22 | 28 | 4.8
VIALE 26 | M-T1-06 |  | Concreto | MUROS TORRE 1 PISO 1 EJE 07 y 06 ENTRTE A y J M= 23,22,09 | 2025-12-17 | 12/31/2025 12:00:00 AM |  | 14 | 28 | 29.9 | 107 | MURO | 28 | MURO-28-14 | 2026-10-22 | NUEVO | 2026-10-22 | 21.65 | 1.9
VIALE 26 | M-T1-06 |  | Concreto | MUROS TORRE 1 PISO 1 EJE 07 y 06 ENTRTE A y J M= 23,22,09 | 2025-12-17 | 12/31/2025 12:00:00 AM |  | 14 | 28 | 28 | 100 | MURO | 28 | MURO-28-14 | 2026-10-22 | NUEVO | 2026-10-22 | 21.65 | 0
VIALE 26 | M-T1-06 |  | Concreto | MUROS TORRE 1 PISO 1 EJE 07 y 06 ENTRTE A y J M= 23,22,09 | 2025-12-17 | 12/31/2025 12:00:00 AM |  | 14 | 28 | 28.5 | 102 | MURO | 28 | MURO-28-14 | 2026-10-22 | NUEVO | 2026-10-22 | 21.65 | 0.5
VIALE 26 | M-T1-06 |  | Concreto | MUROS TORRE 1 PISO 1 EJE 07 y 06 ENTRTE A y J M= 23,22,09 | 2025-12-17 | 12/24/2025 12:00:00 AM |  | 7 | 28 | 23.1 | 82 | MURO | 28 | MURO-28-7 | 2026-10-22 | NUEVO | 2026-10-22 | 18.48 | -4.9
VIALE 26 | M-T1-06 |  | Concreto | MUROS TORRE 1 PISO 1 EJE 07 y 06 ENTRTE A y J M= 23,22,09 | 2025-12-17 | 12/24/2025 12:00:00 AM |  | 7 | 28 | 25.8 | 92 | MURO | 28 | MURO-28-7 | 2026-10-22 | NUEVO | 2026-10-22 | 18.48 | -2.2
VIALE 26 | M-T1-06 |  | Concreto | MUROS TORRE 1 PISO 1 EJE 07 y 06 ENTRTE A y J M= 23,22,09 | 2025-12-17 | 12/24/2025 12:00:00 AM |  | 7 | 28 | 24.6 | 88 | MURO | 28 | MURO-28-7 | 2026-10-22 | NUEVO | 2026-10-22 | 18.48 | -3.4
VIALE 26 | M-T1-06 |  | Concreto | MUROS TORRE 1 PISO 1 EJE 07 y 06 ENTRTE A y J M= 23,22,09 | 2025-12-17 | 12/20/2025 12:00:00 AM |  | 3 | 28 | 23.6 | 84 | MURO | 28 | MURO-28-3 | 2026-10-22 | NUEVO | 2026-10-22 | 12.6 | -4.4
VIALE 26 | M-T1-06 |  | Concreto | MUROS TORRE 1 PISO 1 EJE 07 y 06 ENTRTE A y J M= 23,22,09 | 2025-12-17 | 12/20/2025 12:00:00 AM |  | 3 | 28 | 25.2 | 90 | MURO | 28 | MURO-28-3 | 2026-10-22 | NUEVO | 2026-10-22 | 12.6 | -2.8
VIALE 26 | M-T1-06 |  | Concreto | MUROS TORRE 1 PISO 1 EJE 07 y 06 ENTRTE A y J M= 23,22,09 | 2025-12-17 | 12/20/2025 12:00:00 AM |  | 3 | 28 | 24 | 86 | MURO | 28 | MURO-28-3 | 2026-10-22 | NUEVO | 2026-10-22 | 12.6 | -4
VIALE 26 | M-T1-06 |  | Concreto | MUROS TORRE 1 PISO 1 EJE 07 y 06 ENTRTE A y J M= 23,22,09 | 2025-12-17 | 12/18/2025 12:00:00 AM |  | 1 | 28 | 5.3 | 19 | MURO | 28 | MURO-28-1 | 2026-10-22 | NUEVO | 2026-10-22 | 5.6 | -22.7
VIALE 26 | M-T1-06 |  | Concreto | MUROS TORRE 1 PISO 1 EJE 07 y 06 ENTRTE A y J M= 23,22,09 | 2025-12-17 | 12/18/2025 12:00:00 AM |  | 1 | 28 | 4.8 | 17 | MURO | 28 | MURO-28-1 | 2026-10-22 | NUEVO | 2026-10-22 | 5.6 | -23.2
VIALE 26 | M-T1-06 |  | Concreto | MUROS TORRE 1 PISO 1 EJE 07 y 06 ENTRTE A y J M= 23,22,09 | 2025-12-17 | 12/18/2025 12:00:00 AM |  | 1 | 28 | 6 | 21 | MURO | 28 | MURO-28-1 | 2026-10-22 | NUEVO | 2026-10-22 | 5.6 | -22
VIALE 26 | P-T2-13 |  | Concreto | PLACA TORRE 2 PISO 4 EJE 10 y 11 ENTRE A y J | 2025-12-17 | 1/14/2026 12:00:00 AM |  | 28 | 21 | 29.2 | 139 | PLACA | 21 | PLACA-21-28 | 2026-10-22 | NUEVO | 2026-10-22 | 21 | 8.2
VIALE 26 | P-T2-13 |  | Concreto | PLACA TORRE 2 PISO 4 EJE 10 y 11 ENTRE A y J | 2025-12-17 | 1/14/2026 12:00:00 AM |  | 28 | 21 | 27.5 | 131 | PLACA | 21 | PLACA-21-28 | 2026-10-22 | NUEVO | 2026-10-22 | 21 | 6.5
VIALE 26 | P-T2-13 |  | Concreto | PLACA TORRE 2 PISO 4 EJE 10 y 11 ENTRE A y J | 2025-12-17 | 1/14/2026 12:00:00 AM |  | 28 | 21 | 30.4 | 145 | PLACA | 21 | PLACA-21-28 | 2026-10-22 | NUEVO | 2026-10-22 | 21 | 9.4
VIALE 26 | P-T2-13 |  | Concreto | PLACA TORRE 2 PISO 4 EJE 10 y 11 ENTRE A y J | 2025-12-17 | 12/31/2025 12:00:00 AM |  | 14 | 21 | 25.6 | 122 | PLACA | 21 | PLACA-21-14 | 2026-10-22 | NUEVO | 2026-10-22 | 16.24 | 4.6
VIALE 26 | P-T2-13 |  | Concreto | PLACA TORRE 2 PISO 4 EJE 10 y 11 ENTRE A y J | 2025-12-17 | 12/31/2025 12:00:00 AM |  | 14 | 21 | 23.3 | 111 | PLACA | 21 | PLACA-21-14 | 2026-10-22 | NUEVO | 2026-10-22 | 16.24 | 2.3
VIALE 26 | P-T2-13 |  | Concreto | PLACA TORRE 2 PISO 4 EJE 10 y 11 ENTRE A y J | 2025-12-17 | 12/31/2025 12:00:00 AM |  | 14 | 21 | 23.3 | 111 | PLACA | 21 | PLACA-21-14 | 2026-10-22 | NUEVO | 2026-10-22 | 16.24 | 2.3
VIALE 26 | P-T2-13 |  | Concreto | PLACA TORRE 2 PISO 4 EJE 10 y 11 ENTRE A y J | 2025-12-17 | 12/24/2025 12:00:00 AM |  | 7 | 21 | 21.2 | 101 | PLACA | 21 | PLACA-21-7 | 2026-10-22 | NUEVO | 2026-10-22 | 13.86 | 0.2
VIALE 26 | P-T2-13 |  | Concreto | PLACA TORRE 2 PISO 4 EJE 10 y 11 ENTRE A y J | 2025-12-17 | 12/24/2025 12:00:00 AM |  | 7 | 21 | 19 | 90 | PLACA | 21 | PLACA-21-7 | 2026-10-22 | NUEVO | 2026-10-22 | 13.86 | -2
VIALE 26 | P-T2-13 |  | Concreto | PLACA TORRE 2 PISO 4 EJE 10 y 11 ENTRE A y J | 2025-12-17 | 12/24/2025 12:00:00 AM |  | 7 | 21 | 22.1 | 105 | PLACA | 21 | PLACA-21-7 | 2026-10-22 | NUEVO | 2026-10-22 | 13.86 | 1.1
VIALE 26 | P-T2-13 |  | Concreto | PLACA TORRE 2 PISO 4 EJE 10 y 11 ENTRE A y J | 2025-12-17 | 12/20/2025 12:00:00 AM |  | 3 | 21 | 19.7 | 94 | PLACA | 21 | PLACA-21-3 | 2026-10-22 | NUEVO | 2026-10-22 | 9.45 | -1.3
VIALE 26 | P-T2-13 |  | Concreto | PLACA TORRE 2 PISO 4 EJE 10 y 11 ENTRE A y J | 2025-12-17 | 12/20/2025 12:00:00 AM |  | 3 | 21 | 22.8 | 109 | PLACA | 21 | PLACA-21-3 | 2026-10-22 | NUEVO | 2026-10-22 | 9.45 | 1.8
VIALE 26 | P-T2-13 |  | Concreto | PLACA TORRE 2 PISO 4 EJE 10 y 11 ENTRE A y J | 2025-12-17 | 12/20/2025 12:00:00 AM |  | 3 | 21 | 20.6 | 98 | PLACA | 21 | PLACA-21-3 | 2026-10-22 | NUEVO | 2026-10-22 | 9.45 | -0.4
VIALE 26 | P-T2-13 |  | Concreto | PLACA TORRE 2 PISO 4 EJE 10 y 11 ENTRE A y J | 2025-12-17 | 12/18/2025 12:00:00 AM |  | 1 | 21 | 6.6 | 31 | PLACA | 21 | PLACA-21-1 | 2026-10-22 | NUEVO | 2026-10-22 | 4.2 | -14.4
VIALE 26 | P-T2-13 |  | Concreto | PLACA TORRE 2 PISO 4 EJE 10 y 11 ENTRE A y J | 2025-12-17 | 12/18/2025 12:00:00 AM |  | 1 | 21 | 3.6 | 17 | PLACA | 21 | PLACA-21-1 | 2026-10-22 | NUEVO | 2026-10-22 | 4.2 | -17.4
VIALE 26 | P-T2-13 |  | Concreto | PLACA TORRE 2 PISO 4 EJE 10 y 11 ENTRE A y J | 2025-12-17 | 12/18/2025 12:00:00 AM |  | 1 | 21 | 6 | 28 | PLACA | 21 | PLACA-21-1 | 2026-10-22 | NUEVO | 2026-10-22 | 4.2 | -15
VIALE 26 | C-T1-13 |  | Concreto | PLACA CIMENTACION T1 EJES 2,3,4 ENTRE G y J | 2025-12-16 | 1/13/2026 12:00:00 AM |  | 28 | 21 | 24.4 | 116 | PLACA | 21 | PLACA-21-28 | 2026-10-22 | NUEVO | 2026-10-22 | 21 | 3.4
VIALE 26 | C-T1-13 |  | Concreto | PLACA CIMENTACION T1 EJES 2,3,4 ENTRE G y J | 2025-12-16 | 1/13/2026 12:00:00 AM |  | 28 | 21 | 26.6 | 127 | PLACA | 21 | PLACA-21-28 | 2026-10-22 | NUEVO | 2026-10-22 | 21 | 5.6
VIALE 26 | C-T1-13 |  | Concreto | PLACA CIMENTACION T1 EJES 2,3,4 ENTRE G y J | 2025-12-16 | 1/13/2026 12:00:00 AM |  | 28 | 21 | 27.2 | 130 | PLACA | 21 | PLACA-21-28 | 2026-10-22 | NUEVO | 2026-10-22 | 21 | 6.2
VIALE 26 | C-T1-13 |  | Concreto | PLACA CIMENTACION T1 EJES 2,3,4 ENTRE G y J | 2025-12-16 | 12/30/2025 12:00:00 AM |  | 14 | 21 | 22.4 | 106 | PLACA | 21 | PLACA-21-14 | 2026-10-22 | NUEVO | 2026-10-22 | 16.24 | 1.4
VIALE 26 | C-T1-13 |  | Concreto | PLACA CIMENTACION T1 EJES 2,3,4 ENTRE G y J | 2025-12-16 | 12/30/2025 12:00:00 AM |  | 14 | 21 | 23.8 | 114 | PLACA | 21 | PLACA-21-14 | 2026-10-22 | NUEVO | 2026-10-22 | 16.24 | 2.8
VIALE 26 | C-T1-13 |  | Concreto | PLACA CIMENTACION T1 EJES 2,3,4 ENTRE G y J | 2025-12-16 | 12/30/2025 12:00:00 AM |  | 14 | 21 | 22.7 | 108 | PLACA | 21 | PLACA-21-14 | 2026-10-22 | NUEVO | 2026-10-22 | 16.24 | 1.7
VIALE 26 | C-T1-13 |  | Concreto | PLACA CIMENTACION T1 EJES 2,3,4 ENTRE G y J | 2025-12-16 | 12/23/2025 12:00:00 AM |  | 7 | 21 | 21.3 | 101 | PLACA | 21 | PLACA-21-7 | 2026-10-22 | NUEVO | 2026-10-22 | 13.86 | 0.3
VIALE 26 | C-T1-13 |  | Concreto | PLACA CIMENTACION T1 EJES 2,3,4 ENTRE G y J | 2025-12-16 | 12/23/2025 12:00:00 AM |  | 7 | 21 | 20.6 | 98 | PLACA | 21 | PLACA-21-7 | 2026-10-22 | NUEVO | 2026-10-22 | 13.86 | -0.4
VIALE 26 | C-T1-13 |  | Concreto | PLACA CIMENTACION T1 EJES 2,3,4 ENTRE G y J | 2025-12-16 | 12/23/2025 12:00:00 AM |  | 7 | 21 | 22 | 105 | PLACA | 21 | PLACA-21-7 | 2026-10-22 | NUEVO | 2026-10-22 | 13.86 | 1
VIALE 26 | P-T2-12 |  | Concreto | PLACA PISO 4 EJE 12 AL 15 ENTRE A y J | 2025-12-16 | 1/13/2026 12:00:00 AM |  | 28 | 21 | 31.5 | 150 | PLACA | 21 | PLACA-21-28 | 2026-10-22 | NUEVO | 2026-10-22 | 21 | 10.5
VIALE 26 | P-T2-12 |  | Concreto | PLACA PISO 4 EJE 12 AL 15 ENTRE A y J | 2025-12-16 | 1/13/2026 12:00:00 AM |  | 28 | 21 | 32.1 | 153 | PLACA | 21 | PLACA-21-28 | 2026-10-22 | NUEVO | 2026-10-22 | 21 | 11.1
VIALE 26 | P-T2-12 |  | Concreto | PLACA PISO 4 EJE 12 AL 15 ENTRE A y J | 2025-12-16 | 1/13/2026 12:00:00 AM |  | 28 | 21 | 31 | 147 | PLACA | 21 | PLACA-21-28 | 2026-10-22 | NUEVO | 2026-10-22 | 21 | 10
VIALE 26 | P-T2-12 |  | Concreto | PLACA PISO 4 EJE 12 AL 15 ENTRE A y J | 2025-12-16 | 12/30/2025 12:00:00 AM |  | 14 | 21 | 30.6 | 146 | PLACA | 21 | PLACA-21-14 | 2026-10-22 | NUEVO | 2026-10-22 | 16.24 | 9.6
VIALE 26 | P-T2-12 |  | Concreto | PLACA PISO 4 EJE 12 AL 15 ENTRE A y J | 2025-12-16 | 12/30/2025 12:00:00 AM |  | 14 | 21 | 30.2 | 144 | PLACA | 21 | PLACA-21-14 | 2026-10-22 | NUEVO | 2026-10-22 | 16.24 | 9.2
VIALE 26 | P-T2-12 |  | Concreto | PLACA PISO 4 EJE 12 AL 15 ENTRE A y J | 2025-12-16 | 12/30/2025 12:00:00 AM |  | 14 | 21 | 29.3 | 139 | PLACA | 21 | PLACA-21-14 | 2026-10-22 | NUEVO | 2026-10-22 | 16.24 | 8.3