## Sheet1
Proyecto | Cilindro Nº | Código de mezcla | Localización | Toma | Rotura | Edad (días) | Resistencia nominal (MPa) | Resistencia (MPa) Individual | Resistencia (%) | TIPO | Resistencia Promedio (MPa) | Conteo Elementos | Resistencia (%) Individual
B-19322 VIALE 26 | 152.4 | concreto 3000 psi | Placa P6 T1 (ejes 08-10 entre A-J) | 2026-02-27 | 5/5/2026 12:00:00 AM | 67 | 21 | 20.5 | 98 | PLACA | 20.2 | 3 | 97.619
B-19322 VIALE 26 | 152.4 | concreto 3000 psi | Placa P6 T1 (ejes 08-10 entre A-J) | 2026-02-27 | 5/5/2026 12:00:00 AM | 67 | 21 | 19.2 | 91 | PLACA | 20.2 | 3 | 91.429
B-19322 VIALE 26 | 152.4 | concreto 3000 psi | Placa P6 T1 (ejes 08-10 entre A-J) | 2026-02-27 | 5/5/2026 12:00:00 AM | 67 | 21 | 20.9 | 100 | PLACA | 20.2 | 3 | 99.524
B-19322 VIALE 26 | 0 | concreto 3500 psi | TORRE 2 PILOTE 90-43 | 2025-05-07 | 7/11/2025 12:00:00 AM | 65 | 24.5 | 27.3 | 111 |  | 25.7 | 3 | 111.429
B-19322 VIALE 26 | 0 | concreto 3500 psi | TORRE 2 PILOTE 90-43 | 2025-05-07 | 7/11/2025 12:00:00 AM | 65 | 24.5 | 25 | 102 |  | 25.7 | 3 | 102.041
B-19322 VIALE 26 | 0 | concreto 3500 psi | TORRE 2 PILOTE 90-43 | 2025-05-07 | 7/11/2025 12:00:00 AM | 65 | 24.5 | 24.8 | 101 |  | 25.7 | 3 | 101.224
B-19322 VIALE 26 | 0 | concreto 3500 psi | TORRE 2 PILOTE 49 | 2025-05-09 | 7/11/2025 12:00:00 AM | 63 | 24.5 | 26.2 | 107 |  | 24.933 | 3 | 106.939
B-19322 VIALE 26 | 0 | concreto 3500 psi | TORRE 2 PILOTE 49 | 2025-05-09 | 7/11/2025 12:00:00 AM | 63 | 24.5 | 25 | 102 |  | 24.933 | 3 | 102.041
B-19322 VIALE 26 | 0 | concreto 3500 psi | TORRE 2 PILOTE 49 | 2025-05-09 | 7/11/2025 12:00:00 AM | 63 | 24.5 | 23.6 | 96 |  | 24.933 | 3 | 96.327
B-19322 VIALE 26 | 0 | concreto 3500 psi | TORRE 2 PILOTE 85 | 2025-05-12 | 7/11/2025 12:00:00 AM | 60 | 24.5 | 20.6 | 84 |  | 23.433 | 3 | 84.082
B-19322 VIALE 26 | 0 | concreto 3500 psi | TORRE 2 PILOTE 85 | 2025-05-12 | 7/11/2025 12:00:00 AM | 60 | 24.5 | 25.2 | 103 |  | 23.433 | 3 | 102.857
B-19322 VIALE 26 | 0 | concreto 3500 psi | TORRE 2 PILOTE 85 | 2025-05-12 | 7/11/2025 12:00:00 AM | 60 | 24.5 | 24.5 | 100 |  | 23.433 | 3 | 100
B-19322 VIALE 26 | 215.9 | 3000 PSI | MURO T2 P7 EJES 3 AL 4 ENTRE A Y J M=16,27,01 | 2026-02-12 | 4/11/2026 12:00:00 AM | 58 | 21 | 24.3 | 116 | MURO | 24.267 | 3 | 115.714
B-19322 VIALE 26 | 215.9 | 3000 PSI | MURO T2 P7 EJES 3 AL 4 ENTRE A Y J M=16,27,01 | 2026-02-12 | 4/11/2026 12:00:00 AM | 58 | 21 | 23.4 | 111 | MURO | 24.267 | 3 | 111.429
B-19322 VIALE 26 | 215.9 | 3000 PSI | MURO T2 P7 EJES 3 AL 4 ENTRE A Y J M=16,27,01 | 2026-02-12 | 4/11/2026 12:00:00 AM | 58 | 21 | 25.1 | 119 | MURO | 24.267 | 3 | 119.524
B-19322 VIALE 26 | 203.2 | 4000 PSI | MUROS T1 P4 EJES 15 Y 12 ENTRE A YJ M=32,03,04,25,13 | 2026-02-13 | 4/11/2026 12:00:00 AM | 57 | 28 | 31.7 | 113 | MURO | 31.633 | 3 | 113.214
B-19322 VIALE 26 | 203.2 | 4000 PSI | MUROS T1 P4 EJES 15 Y 12 ENTRE A YJ M=32,03,04,25,13 | 2026-02-13 | 4/11/2026 12:00:00 AM | 57 | 28 | 31.3 | 112 | MURO | 31.633 | 3 | 111.786
B-19322 VIALE 26 | 203.2 | 4000 PSI | MUROS T1 P4 EJES 15 Y 12 ENTRE A YJ M=32,03,04,25,13 | 2026-02-13 | 4/11/2026 12:00:00 AM | 57 | 28 | 31.9 | 114 | MURO | 31.633 | 3 | 113.929
B-19322 VIALE 26 | 228.6 | 4000 PSI | MUROS TORRE 2 PISO 3 EJE 01 y 02 ENTRE A y J M=19,24,22,25,07,26 | 2025-12-26 | 2/20/2026 12:00:00 AM | 56 | 28 | 28.9 | 103 | MURO | 28.233 | 3 | 103.214
B-19322 VIALE 26 | 228.6 | 4000 PSI | MUROS TORRE 2 PISO 3 EJE 01 y 02 ENTRE A y J M=19,24,22,25,07,26 | 2025-12-26 | 2/20/2026 12:00:00 AM | 56 | 28 | 28 | 100 | MURO | 28.233 | 3 | 100
B-19322 VIALE 26 | 228.6 | 4000 PSI | MUROS TORRE 2 PISO 3 EJE 01 y 02 ENTRE A y J M=19,24,22,25,07,26 | 2025-12-26 | 2/20/2026 12:00:00 AM | 56 | 28 | 27.8 | 99 | MURO | 28.233 | 3 | 99.286
B-19322 VIALE 26 | 209.55 | 4000 PSI | MUROS P2 EJE 14 AL 15 ENTRE HYJ M=32,31,07,27 | 2026-01-20 | 3/17/2026 12:00:00 AM | 56 | 28 | 31.4 | 112 | MURO | 30.1 | 3 | 112.143
B-19322 VIALE 26 | 209.55 | 4000 PSI | MUROS P2 EJE 14 AL 15 ENTRE HYJ M=32,31,07,27 | 2026-01-20 | 3/17/2026 12:00:00 AM | 56 | 28 | 29.4 | 105 | MURO | 30.1 | 3 | 105
B-19322 VIALE 26 | 209.55 | 4000 PSI | MUROS P2 EJE 14 AL 15 ENTRE HYJ M=32,31,07,27 | 2026-01-20 | 3/17/2026 12:00:00 AM | 56 | 28 | 29.5 | 106 | MURO | 30.1 | 3 | 105.357
B-19322 VIALE 26 | 177.8 | 4000 PSI | MUROS T1 P2 EJE 13Y14 ENTRE AyF M= 12a,25,01 | 2026-01-21 | 3/18/2026 12:00:00 AM | 56 | 28 | 30.8 | 110 | MURO | 30.267 | 3 | 110
B-19322 VIALE 26 | 177.8 | 4000 PSI | MUROS T1 P2 EJE 13Y14 ENTRE AyF M= 12a,25,01 | 2026-01-21 | 3/18/2026 12:00:00 AM | 56 | 28 | 29.3 | 105 | MURO | 30.267 | 3 | 104.643
B-19322 VIALE 26 | 177.8 | 4000 PSI | MUROS T1 P2 EJE 13Y14 ENTRE AyF M= 12a,25,01 | 2026-01-21 | 3/18/2026 12:00:00 AM | 56 | 28 | 30.7 | 110 | MURO | 30.267 | 3 | 109.643
B-19322 VIALE 26 | 215.9 | 4000 PSI | MUROS T2 P5 EJE 1 AL 12 ENTRE AyD M=1,5,20,24,25,26,19 | 2026-01-26 | 3/23/2026 12:00:00 AM | 56 | 28 | 28.3 | 101 | MURO | 28.167 | 3 | 101.071
B-19322 VIALE 26 | 215.9 | 4000 PSI | MUROS T2 P5 EJE 1 AL 12 ENTRE AyD M=1,5,20,24,25,26,19 | 2026-01-26 | 3/23/2026 12:00:00 AM | 56 | 28 | 28.5 | 102 | MURO | 28.167 | 3 | 101.786
B-19322 VIALE 26 | 215.9 | 4000 PSI | MUROS T2 P5 EJE 1 AL 12 ENTRE AyD M=1,5,20,24,25,26,19 | 2026-01-26 | 3/23/2026 12:00:00 AM | 56 | 28 | 27.7 | 99 | MURO | 28.167 | 3 | 98.929
B-19322 VIALE 26 | 228.6 | 4000 PSI | MUROS T1 P4EJE 3 Y 4 ENTRE J Y G 4 Y 5 RNTRE A Y F M=23,21,24,8,13,22 | 2026-02-18 | 4/15/2026 12:00:00 AM | 56 | 28 | 28.1 | 100 | MURO | 26.967 | 3 | 100.357
B-19322 VIALE 26 | 228.6 | 4000 PSI | MUROS T1 P4EJE 3 Y 4 ENTRE J Y G 4 Y 5 RNTRE A Y F M=23,21,24,8,13,22 | 2026-02-18 | 4/15/2026 12:00:00 AM | 56 | 28 | 25.8 | 92 | MURO | 26.967 | 3 | 92.143
B-19322 VIALE 26 | 228.6 | 4000 PSI | MUROS T1 P4EJE 3 Y 4 ENTRE J Y G 4 Y 5 RNTRE A Y F M=23,21,24,8,13,22 | 2026-02-18 | 4/15/2026 12:00:00 AM | 56 | 28 | 27 | 96 | MURO | 26.967 | 3 | 96.429
B-19322 VIALE 26 | 228.6 | 4000 PSI | MUROS T1 P4 EJES 5 ENTRE J Y G M=23,24,09,02 | 2026-02-17 | 4/14/2026 12:00:00 AM | 56 | 28 | 32.3 | 115 | MURO | 28.533 | 3 | 115.357
B-19322 VIALE 26 | 228.6 | 4000 PSI | MUROS T1 P4 EJES 5 ENTRE J Y G M=23,24,09,02 | 2026-02-17 | 4/14/2026 12:00:00 AM | 56 | 28 | 23.4 | 84 | MURO | 28.533 | 3 | 83.571
B-19322 VIALE 26 | 228.6 | 4000 PSI | MUROS T1 P4 EJES 5 ENTRE J Y G M=23,24,09,02 | 2026-02-17 | 4/14/2026 12:00:00 AM | 56 | 28 | 29.9 | 107 | MURO | 28.533 | 3 | 106.786
B-19322 VIALE 26 | 228.6 | 4000 PSI | MURO T1 P5 EJES 10-15 ENTRE J Y G M=23,31,7,27,3,23,25,9 | 2026-02-23 | 4/20/2026 12:00:00 AM | 56 | 28 | 36.5 | 130 | MURO | 37.267 | 3 | 130.357
B-19322 VIALE 26 | 228.6 | 4000 PSI | MURO T1 P5 EJES 10-15 ENTRE J Y G M=23,31,7,27,3,23,25,9 | 2026-02-23 | 4/20/2026 12:00:00 AM | 56 | 28 | 36.1 | 129 | MURO | 37.267 | 3 | 128.929
B-19322 VIALE 26 | 228.6 | 4000 PSI | MURO T1 P5 EJES 10-15 ENTRE J Y G M=23,31,7,27,3,23,25,9 | 2026-02-23 | 4/20/2026 12:00:00 AM | 56 | 28 | 39.2 | 140 | MURO | 37.267 | 3 | 140
B-19322 VIALE 26 | 228.6 | 4000 PSI | MUROS T1 P5 EJE 9 ENTRE J Y G M=22,23,9 | 2026-02-25 | 4/22/2026 12:00:00 AM | 56 | 28 | 33.3 | 119 | MURO | 33.733 | 3 | 118.929
B-19322 VIALE 26 | 228.6 | 4000 PSI | MUROS T1 P5 EJE 9 ENTRE J Y G M=22,23,9 | 2026-02-25 | 4/22/2026 12:00:00 AM | 56 | 28 | 34.8 | 124 | MURO | 33.733 | 3 | 124.286
B-19322 VIALE 26 | 228.6 | 4000 PSI | MUROS T1 P5 EJE 9 ENTRE J Y G M=22,23,9 | 2026-02-25 | 4/22/2026 12:00:00 AM | 56 | 28 | 33.1 | 118 | MURO | 33.733 | 3 | 118.214
B-19322 VIALE 26 | 177 | 3500 PSI | TORRE 2 PILOTE 63 | 2025-03-01 | 4/26/2025 12:00:00 AM | 56 | 24.5 | 34.1 | 139 |  | 34.267 | 3 | 139.184
B-19322 VIALE 26 | 177 | 3500 PSI | TORRE 2 PILOTE 63 | 2025-03-01 | 4/26/2025 12:00:00 AM | 56 | 24.5 | 33.2 | 136 |  | 34.267 | 3 | 135.51
B-19322 VIALE 26 | 177 | 3500 PSI | TORRE 2 PILOTE 63 | 2025-03-01 | 4/26/2025 12:00:00 AM | 56 | 24.5 | 35.5 | 145 |  | 34.267 | 3 | 144.898
B-19322 VIALE 26 | 177 | 3500 PSI | TORRE 2 PILOTE 69 | 2025-04-04 | 5/30/2025 12:00:00 AM | 56 | 24.5 | 35.3 | 144 |  | 35.4 | 3 | 144.082
B-19322 VIALE 26 | 177 | 3500 PSI | TORRE 2 PILOTE 69 | 2025-04-04 | 5/30/2025 12:00:00 AM | 56 | 24.5 | 35 | 143 |  | 35.4 | 3 | 142.857
B-19322 VIALE 26 | 177 | 3500 PSI | TORRE 2 PILOTE 69 | 2025-04-04 | 5/30/2025 12:00:00 AM | 56 | 24.5 | 35.9 | 146 |  | 35.4 | 3 | 146.531
B-19322 VIALE 26 | 203 | 3500 PSI | TORRE 2 PILOTE 108 | 2025-04-09 | 6/4/2025 12:00:00 AM | 56 | 24.5 | 20.1 | 82 |  | 21.7 | 3 | 82.041
B-19322 VIALE 26 | 203 | 3500 PSI | TORRE 2 PILOTE 108 | 2025-04-09 | 6/4/2025 12:00:00 AM | 56 | 24.5 | 24.5 | 100 |  | 21.7 | 3 | 100
B-19322 VIALE 26 | 203 | 3500 PSI | TORRE 2 PILOTE 108 | 2025-04-09 | 6/4/2025 12:00:00 AM | 56 | 24.5 | 20.5 | 84 |  | 21.7 | 3 | 83.673
B-19322 VIALE 26 | 177 | 3500 PSI | TORRE 2 PILOTE 70 | 2025-04-16 | 6/11/2025 12:00:00 AM | 56 | 24.5 | 25.7 | 105 |  | 24.933 | 3 | 104.898
B-19322 VIALE 26 | 177 | 3500 PSI | TORRE 2 PILOTE 70 | 2025-04-16 | 6/11/2025 12:00:00 AM | 56 | 24.5 | 25.3 | 103 |  | 24.933 | 3 | 103.265
B-19322 VIALE 26 | 177 | 3500 PSI | TORRE 2 PILOTE 70 | 2025-04-16 | 6/11/2025 12:00:00 AM | 56 | 24.5 | 23.8 | 97 |  | 24.933 | 3 | 97.143
B-19322 VIALE 26 | 203 | 3500 PSI | TORRE 2 PILOTE 66 | 2025-04-24 | 6/19/2025 12:00:00 AM | 56 | 24.5 | 24.4 | 100 |  | 24.2 | 3 | 99.592
B-19322 VIALE 26 | 203 | 3500 PSI | TORRE 2 PILOTE 66 | 2025-04-24 | 6/19/2025 12:00:00 AM | 56 | 24.5 | 24.7 | 101 |  | 24.2 | 3 | 100.816
B-19322 VIALE 26 | 203 | 3500 PSI | TORRE 2 PILOTE 66 | 2025-04-24 | 6/19/2025 12:00:00 AM | 56 | 24.5 | 23.5 | 96 |  | 24.2 | 3 | 95.918
B-19322 VIALE 26 | 228 | 3500 PSI | TORRE 2 PILOTE 62 | 2025-04-26 | 6/21/2025 12:00:00 AM | 56 | 24.5 | 16.3 | 66 |  | 18.967 | 3 | 66.531
B-19322 VIALE 26 | 228 | 3500 PSI | TORRE 2 PILOTE 62 | 2025-04-26 | 6/21/2025 12:00:00 AM | 56 | 24.5 | 18.9 | 77 |  | 18.967 | 3 | 77.143
B-19322 VIALE 26 | 228 | 3500 PSI | TORRE 2 PILOTE 62 | 2025-04-26 | 6/21/2025 12:00:00 AM | 56 | 24.5 | 21.7 | 89 |  | 18.967 | 3 | 88.571
B-19322 VIALE 26 | 190 | 3500 PSI | TORRE 2 PILOTE 87 | 2025-04-29 | 6/24/2025 12:00:00 AM | 56 | 24.5 | 24.8 | 101 |  | 24.4 | 3 | 101.224
B-19322 VIALE 26 | 190 | 3500 PSI | TORRE 2 PILOTE 87 | 2025-04-29 | 6/24/2025 12:00:00 AM | 56 | 24.5 | 23.4 | 96 |  | 24.4 | 3 | 95.51
B-19322 VIALE 26 | 190 | 3500 PSI | TORRE 2 PILOTE 87 | 2025-04-29 | 6/24/2025 12:00:00 AM | 56 | 24.5 | 25 | 102 |  | 24.4 | 3 | 102.041
B-19322 VIALE 26 | 190 | 3500 PSI | TORRE 2 PILOTE 68-89 | 2025-04-30 | 6/25/2025 12:00:00 AM | 56 | 24.5 | 27.2 | 111 |  | 28.4 | 3 | 111.02
B-19322 VIALE 26 | 190 | 3500 PSI | TORRE 2 PILOTE 68-89 | 2025-04-30 | 6/25/2025 12:00:00 AM | 56 | 24.5 | 29.5 | 120 |  | 28.4 | 3 | 120.408
B-19322 VIALE 26 | 190 | 3500 PSI | TORRE 2 PILOTE 68-89 | 2025-04-30 | 6/25/2025 12:00:00 AM | 56 | 24.5 | 28.5 | 116 |  | 28.4 | 3 | 116.327
B-19322 VIALE 26 | 203 | 3500 PSI | TORRE 2 PILOTE 59-71 | 2025-04-22 | 6/17/2025 12:00:00 AM | 56 | 24.5 | 25.1 | 102 |  | 25.233 | 3 | 102.449
B-19322 VIALE 26 | 203 | 3500 PSI | TORRE 2 PILOTE 59-71 | 2025-04-22 | 6/17/2025 12:00:00 AM | 56 | 24.5 | 25.6 | 104 |  | 25.233 | 3 | 104.49
B-19322 VIALE 26 | 203 | 3500 PSI | TORRE 2 PILOTE 59-71 | 2025-04-22 | 6/17/2025 12:00:00 AM | 56 | 24.5 | 25 | 102 |  | 25.233 | 3 | 102.041
B-19322 VIALE 26 | 215 | 3500 PSI | TORRE 2 PILOTE 91 | 2025-04-28 | 6/23/2025 12:00:00 AM | 56 | 24.5 | 31.5 | 128 |  | 30.233 | 3 | 128.571
B-19322 VIALE 26 | 215 | 3500 PSI | TORRE 2 PILOTE 91 | 2025-04-28 | 6/23/2025 12:00:00 AM | 56 | 24.5 | 26.4 | 108 |  | 30.233 | 3 | 107.755
B-19322 VIALE 26 | 215 | 3500 PSI | TORRE 2 PILOTE 91 | 2025-04-28 | 6/23/2025 12:00:00 AM | 56 | 24.5 | 32.8 | 134 |  | 30.233 | 3 | 133.878
B-19322 VIALE 26 | 228 | 3500 PSI | TORRE 2 PILOTE 93 | 2025-05-16 | 7/11/2025 12:00:00 AM | 56 | 24.5 | 18 | 74 |  | 17.7 | 3 | 73.469
B-19322 VIALE 26 | 228 | 3500 PSI | TORRE 2 PILOTE 93 | 2025-05-16 | 7/11/2025 12:00:00 AM | 56 | 24.5 | 17.4 | 71 |  | 17.7 | 3 | 71.02
B-19322 VIALE 26 | 228 | 3500 PSI | TORRE 2 PILOTE 93 | 2025-05-16 | 7/11/2025 12:00:00 AM | 56 | 24.5 | 17.7 | 72 |  | 17.7 | 3 | 72.245
B-19322 VIALE 26 | 203 | 3500 PSI | TORRE 2 PILOTE 44 | 2025-05-20 | 7/15/2025 12:00:00 AM | 56 | 24.5 | 21.1 | 86 |  | 22.467 | 3 | 86.122
B-19322 VIALE 26 | 203 | 3500 PSI | TORRE 2 PILOTE 44 | 2025-05-20 | 7/15/2025 12:00:00 AM | 56 | 24.5 | 24.8 | 101 |  | 22.467 | 3 | 101.224
B-19322 VIALE 26 | 203 | 3500 PSI | TORRE 2 PILOTE 44 | 2025-05-20 | 7/15/2025 12:00:00 AM | 56 | 24.5 | 21.5 | 88 |  | 22.467 | 3 | 87.755
B-19322 VIALE 26 | 203 | concreto 3500 psi | TORRE 2 PILOTE 75 | 2025-05-31 | 7/26/2025 12:00:00 AM | 56 | 24.5 | 14 | 57 |  | 15.4 | 3 | 57.143
B-19322 VIALE 26 | 203 | concreto 3500 psi | TORRE 2 PILOTE 75 | 2025-05-31 | 7/26/2025 12:00:00 AM | 56 | 24.5 | 17.5 | 71 |  | 15.4 | 3 | 71.429
B-19322 VIALE 26 | 203 | concreto 3500 psi | TORRE 2 PILOTE 75 | 2025-05-31 | 7/26/2025 12:00:00 AM | 56 | 24.5 | 14.7 | 60 |  | 15.4 | 3 | 60
B-19322 VIALE 26 | 228.6 | concreto 3500 psi | Torre 2 Pilote 92 | 2025-06-18 | 8/13/2025 12:00:00 AM | 56 | 24.5 | 22.7 | 93 |  | 25.3 | 3 | 92.653
B-19322 VIALE 26 | 228.6 | concreto 3500 psi | Torre 2 Pilote 92 | 2025-06-18 | 8/13/2025 12:00:00 AM | 56 | 24.5 | 24.1 | 98 |  | 25.3 | 3 | 98.367
B-19322 VIALE 26 | 228.6 | concreto 3500 psi | Torre 2 Pilote 92 | 2025-06-18 | 8/13/2025 12:00:00 AM | 56 | 24.5 | 29.1 | 118 |  | 25.3 | 3 | 118.776
B-19322 VIALE 26 | 228 | concreto 3500 psi | Torre 2 Pilote 78' | 2025-06-03 | 7/29/2025 12:00:00 AM | 56 | 24.5 | 22 | 90 |  | 24.4 | 3 | 89.796
B-19322 VIALE 26 | 228 | concreto 3500 psi | Torre 2 Pilote 78' | 2025-06-03 | 7/29/2025 12:00:00 AM | 56 | 24.5 | 26.5 | 108 |  | 24.4 | 3 | 108.163
B-19322 VIALE 26 | 228 | concreto 3500 psi | Torre 2 Pilote 78' | 2025-06-03 | 7/29/2025 12:00:00 AM | 56 | 24.5 | 24.7 | 101 |  | 24.4 | 3 | 100.816
B-19322 VIALE 26 | 177 | concreto 3500 psi | TORRE 2 PILOTE 09-88 | 2025-05-30 | 7/25/2025 12:00:00 AM | 56 | 24.5 | 20.6 | 84 |  | 20.667 | 3 | 84.082
B-19322 VIALE 26 | 177 | concreto 3500 psi | TORRE 2 PILOTE 09-88 | 2025-05-30 | 7/25/2025 12:00:00 AM | 56 | 24.5 | 20.4 | 83 |  | 20.667 | 3 | 83.265
B-19322 VIALE 26 | 177 | concreto 3500 psi | TORRE 2 PILOTE 09-88 | 2025-05-30 | 7/25/2025 12:00:00 AM | 56 | 24.5 | 21 | 86 |  | 20.667 | 3 | 85.714
B-19322 VIALE 26 | 203 | concreto 3500 psi | TORRE 2 PILOTE 76 | 2025-05-29 | 7/24/2025 12:00:00 AM | 56 | 24.5 | 24 | 98 |  | 25.533 | 3 | 97.959
B-19322 VIALE 26 | 203 | concreto 3500 psi | TORRE 2 PILOTE 76 | 2025-05-29 | 7/24/2025 12:00:00 AM | 56 | 24.5 | 27.4 | 112 |  | 25.533 | 3 | 111.837
B-19322 VIALE 26 | 203 | concreto 3500 psi | TORRE 2 PILOTE 76 | 2025-05-29 | 7/24/2025 12:00:00 AM | 56 | 24.5 | 25.2 | 103 |  | 25.533 | 3 | 102.857
B-19322 VIALE 26 | 203 | concreto 3500 psi | TORRE 2 PILOTE 82 | 2025-05-27 | 7/22/2025 12:00:00 AM | 56 | 24.5 | 20.7 | 84 |  | 21.7 | 3 | 84.49
B-19322 VIALE 26 | 203 | concreto 3500 psi | TORRE 2 PILOTE 82 | 2025-05-27 | 7/22/2025 12:00:00 AM | 56 | 24.5 | 22.1 | 90 |  | 21.7 | 3 | 90.204
B-19322 VIALE 26 | 203 | concreto 3500 psi | TORRE 2 PILOTE 82 | 2025-05-27 | 7/22/2025 12:00:00 AM | 56 | 24.5 | 22.3 | 91 |  | 21.7 | 3 | 91.02
B-19322 VIALE 26 | 203 | concreto 3500 psi | TORRE 1 PILOTE 79 | 2025-05-24 | 7/19/2025 12:00:00 AM | 56 | 24.5 | 24.4 | 100 |  | 23.8 | 3 | 99.592
B-19322 VIALE 26 | 203 | concreto 3500 psi | TORRE 1 PILOTE 79 | 2025-05-24 | 7/19/2025 12:00:00 AM | 56 | 24.5 | 25 | 102 |  | 23.8 | 3 | 102.041
B-19322 VIALE 26 | 203 | concreto 3500 psi | TORRE 1 PILOTE 79 | 2025-05-24 | 7/19/2025 12:00:00 AM | 56 | 24.5 | 22 | 90 |  | 23.8 | 3 | 89.796
B-19322 VIALE 26 | 228 | concreto 3500 psi | TORRE 2 PILOTE 39 | 2025-05-23 | 7/18/2025 12:00:00 AM | 56 | 24.5 | 22.1 | 90 |  | 23.433 | 3 | 90.204
B-19322 VIALE 26 | 228 | concreto 3500 psi | TORRE 2 PILOTE 39 | 2025-05-23 | 7/18/2025 12:00:00 AM | 56 | 24.5 | 23.5 | 96 |  | 23.433 | 3 | 95.918
B-19322 VIALE 26 | 228 | concreto 3500 psi | TORRE 2 PILOTE 39 | 2025-05-23 | 7/18/2025 12:00:00 AM | 56 | 24.5 | 24.7 | 101 |  | 23.433 | 3 | 100.816
B-19322 VIALE 26 | 177 | concreto 3500 psi | TORRE 1 PILOTE 01 | 2025-05-23 | 7/18/2025 12:00:00 AM | 56 | 24.5 | 23.9 | 98 |  | 26.967 | 3 | 97.551
B-19322 VIALE 26 | 177 | concreto 3500 psi | TORRE 1 PILOTE 01 | 2025-05-23 | 7/18/2025 12:00:00 AM | 56 | 24.5 | 24.3 | 99 |  | 26.967 | 3 | 99.184
B-19322 VIALE 26 | 177 | concreto 3500 psi | TORRE 1 PILOTE 01 | 2025-05-23 | 7/18/2025 12:00:00 AM | 56 | 24.5 | 32.7 | 133 |  | 26.967 | 3 | 133.469
B-19322 VIALE 26 | 203 | concreto 3500 psi | Torre 2 Pilote85 | 2025-05-21 | 7/16/2025 12:00:00 AM | 56 | 24.5 | 24 | 98 |  | 24.6 | 3 | 97.959
B-19322 VIALE 26 | 203 | concreto 3500 psi | Torre 2 Pilote85 | 2025-05-21 | 7/16/2025 12:00:00 AM | 56 | 24.5 | 25 | 102 |  | 24.6 | 3 | 102.041
B-19322 VIALE 26 | 203 | concreto 3500 psi | Torre 2 Pilote85 | 2025-05-21 | 7/16/2025 12:00:00 AM | 56 | 24.5 | 24.8 | 101 |  | 24.6 | 3 | 101.224
B-19322 VIALE 26 | 228.6 | concreto 3500 psi | Torre 2 Pilote 95 | 2025-06-27 | 8/22/2025 12:00:00 AM | 56 | 24.5 | 22.7 | 92 |  | 22.333 | 3 | 92.653
B-19322 VIALE 26 | 228.6 | concreto 3500 psi | Torre 2 Pilote 95 | 2025-06-27 | 8/22/2025 12:00:00 AM | 56 | 24.5 | 24.1 | 98 |  | 22.333 | 3 | 98.367
B-19322 VIALE 26 | 228.6 | concreto 3500 psi | Torre 2 Pilote 95 | 2025-06-27 | 8/22/2025 12:00:00 AM | 56 | 24.5 | 20.2 | 82 |  | 22.333 | 3 | 82.449
B-19322 VIALE 26 | 228.6 | concreto 3500 psi | Torre 1 Pilote 48-06 | 2025-07-16 | 9/10/2025 12:00:00 AM | 56 | 24.5 | 25.9 | 106 |  | 25.933 | 3 | 105.714
B-19322 VIALE 26 | 228.6 | concreto 3500 psi | Torre 1 Pilote 48-06 | 2025-07-16 | 9/10/2025 12:00:00 AM | 56 | 24.5 | 27.1 | 111 |  | 25.933 | 3 | 110.612
B-19322 VIALE 26 | 228.6 | concreto 3500 psi | Torre 1 Pilote 48-06 | 2025-07-16 | 9/10/2025 12:00:00 AM | 56 | 24.5 | 24.8 | 101 |  | 25.933 | 3 | 101.224
B-19322 VIALE 26 | 215.9 | concreto 3500 psi | Torre 1 Pilote 98 | 2025-08-04 | 9/29/2025 12:00:00 AM | 56 | 24.5 | 26.2 | 107 |  | 25.933 | 3 | 106.939
B-19322 VIALE 26 | 215.9 | concreto 3500 psi | Torre 1 Pilote 98 | 2025-08-04 | 9/29/2025 12:00:00 AM | 56 | 24.5 | 24.4 | 99 |  | 25.933 | 3 | 99.592
B-19322 VIALE 26 | 215.9 | concreto 3500 psi | Torre 1 Pilote 98 | 2025-08-04 | 9/29/2025 12:00:00 AM | 56 | 24.5 | 27.2 | 111 |  | 25.933 | 3 | 111.02
B-19322 VIALE 26 | 203.2 | concreto 3500 psi | Torre 1 Pilote 51 | 2025-07-24 | 9/18/2025 12:00:00 AM | 56 | 24.5 | 28.4 | 116 |  | 27.3 | 3 | 115.918
B-19322 VIALE 26 | 203.2 | concreto 3500 psi | Torre 1 Pilote 51 | 2025-07-24 | 9/18/2025 12:00:00 AM | 56 | 24.5 | 24.2 | 99 |  | 27.3 | 3 | 98.776
B-19322 VIALE 26 | 203.2 | concreto 3500 psi | Torre 1 Pilote 51 | 2025-07-24 | 9/18/2025 12:00:00 AM | 56 | 24.5 | 29.3 | 120 |  | 27.3 | 3 | 119.592
B-19322 VIALE 26 | 184.15 | concreto 3500 psi | Torre 1 Pilotes 11-20 | 2025-07-24 | 9/18/2025 12:00:00 AM | 56 | 24.5 | 29.4 | 120 |  | 29 | 3 | 120
B-19322 VIALE 26 | 184.15 | concreto 3500 psi | Torre 1 Pilotes 11-20 | 2025-07-24 | 9/18/2025 12:00:00 AM | 56 | 24.5 | 27.3 | 111 |  | 29 | 3 | 111.429
B-19322 VIALE 26 | 184.15 | concreto 3500 psi | Torre 1 Pilotes 11-20 | 2025-07-24 | 9/18/2025 12:00:00 AM | 56 | 24.5 | 30.3 | 124 |  | 29 | 3 | 123.673
B-19322 VIALE 26 | 196.85 | concreto 3500 psi | Torre 1 Pilotes 102-91 | 2025-07-28 | 9/22/2025 12:00:00 AM | 56 | 24.5 | 21.3 | 87 |  | 18.4 | 3 | 86.939
B-19322 VIALE 26 | 196.85 | concreto 3500 psi | Torre 1 Pilotes 102-91 | 2025-07-28 | 9/22/2025 12:00:00 AM | 56 | 24.5 | 17.6 | 72 |  | 18.4 | 3 | 71.837
B-19322 VIALE 26 | 196.85 | concreto 3500 psi | Torre 1 Pilotes 102-91 | 2025-07-28 | 9/22/2025 12:00:00 AM | 56 | 24.5 | 16.3 | 66 |  | 18.4 | 3 | 66.531
B-19322 VIALE 26 | 234.95 | concreto 3500 psi | Torre 1 Pilote 68 | 2025-08-16 | 10/11/2025 12:00:00 AM | 56 | 24.5 | 23.7 | 96 |  | 22.1 | 3 | 96.735
B-19322 VIALE 26 | 234.95 | concreto 3500 psi | Torre 1 Pilote 68 | 2025-08-16 | 10/11/2025 12:00:00 AM | 56 | 24.5 | 22.6 | 92 |  | 22.1 | 3 | 92.245
B-19322 VIALE 26 | 234.95 | concreto 3500 psi | Torre 1 Pilote 68 | 2025-08-16 | 10/11/2025 12:00:00 AM | 56 | 24.5 | 20 | 82 |  | 22.1 | 3 | 81.633
B-19322 VIALE 26 | 222.25 | concreto 3500 psi | Torre 1 Pilote 88 | 2025-08-28 | 10/23/2025 12:00:00 AM | 56 | 24.5 | 20.1 | 82 |  | 22.433 | 3 | 82.041
B-19322 VIALE 26 | 222.25 | concreto 3500 psi | Torre 1 Pilote 88 | 2025-08-28 | 10/23/2025 12:00:00 AM | 56 | 24.5 | 19.6 | 80 |  | 22.433 | 3 | 80
B-19322 VIALE 26 | 222.25 | concreto 3500 psi | Torre 1 Pilote 88 | 2025-08-28 | 10/23/2025 12:00:00 AM | 56 | 24.5 | 27.6 | 113 |  | 22.433 | 3 | 112.653
B-19322 VIALE 26 | 222.25 | concreto 3500 psi | Torre 1 Pilote 34 | 2025-09-02 | 10/28/2025 12:00:00 AM | 56 | 24.5 | 29.3 | 119 |  | 28.5 | 3 | 119.592
B-19322 VIALE 26 | 222.25 | concreto 3500 psi | Torre 1 Pilote 34 | 2025-09-02 | 10/28/2025 12:00:00 AM | 56 | 24.5 | 28.1 | 115 |  | 28.5 | 3 | 114.694
B-19322 VIALE 26 | 222.25 | concreto 3500 psi | Torre 1 Pilote 34 | 2025-09-02 | 10/28/2025 12:00:00 AM | 56 | 24.5 | 28.1 | 115 |  | 28.5 | 3 | 114.694
B-19322 VIALE 26 | 222.25 | concreto 3500 psi | Torre 1 Pilote 40 | 2025-09-03 | 10/29/2025 12:00:00 AM | 56 | 24.5 | 30.6 | 125 |  | 29.2 | 3 | 124.898
B-19322 VIALE 26 | 222.25 | concreto 3500 psi | Torre 1 Pilote 40 | 2025-09-03 | 10/29/2025 12:00:00 AM | 56 | 24.5 | 29.2 | 119 |  | 29.2 | 3 | 119.184
B-19322 VIALE 26 | 222.25 | concreto 3500 psi | Torre 1 Pilote 40 | 2025-09-03 | 10/29/2025 12:00:00 AM | 56 | 24.5 | 27.8 | 113 |  | 29.2 | 3 | 113.469
B-19322 VIALE 26 | 234.95 | concreto 3500 psi | Torre 1 Pilote 32 | 2025-09-04 | 10/30/2025 12:00:00 AM | 56 | 24.5 | 19.4 | 79 |  | 20.467 | 3 | 79.184
B-19322 VIALE 26 | 234.95 | concreto 3500 psi | Torre 1 Pilote 32 | 2025-09-04 | 10/30/2025 12:00:00 AM | 56 | 24.5 | 21.3 | 87 |  | 20.467 | 3 | 86.939
B-19322 VIALE 26 | 234.95 | concreto 3500 psi | Torre 1 Pilote 32 | 2025-09-04 | 10/30/2025 12:00:00 AM | 56 | 24.5 | 20.7 | 84 |  | 20.467 | 3 | 84.49
B-19322 VIALE 26 | 209.55 | concreto 3500 psi | Torre 1 Pilote 85 | 2025-09-04 | 10/30/2025 12:00:00 AM | 56 | 24.5 | 22.5 | 92 |  | 23.267 | 3 | 91.837
B-19322 VIALE 26 | 209.55 | concreto 3500 psi | Torre 1 Pilote 85 | 2025-09-04 | 10/30/2025 12:00:00 AM | 56 | 24.5 | 24.1 | 98 |  | 23.267 | 3 | 98.367
B-19322 VIALE 26 | 209.55 | concreto 3500 psi | Torre 1 Pilote 85 | 2025-09-04 | 10/30/2025 12:00:00 AM | 56 | 24.5 | 23.2 | 95 |  | 23.267 | 3 | 94.694
B-19322 VIALE 26 | 196.85 | concreto 3500 psi | Torre 1 Pilote 87 | 2025-09-05 | 10/31/2025 12:00:00 AM | 56 | 24.5 | 31.2 | 127 |  | 30.733 | 3 | 127.347
B-19322 VIALE 26 | 196.85 | concreto 3500 psi | Torre 1 Pilote 87 | 2025-09-05 | 10/31/2025 12:00:00 AM | 56 | 24.5 | 31.5 | 128 |  | 30.733 | 3 | 128.571
B-19322 VIALE 26 | 196.85 | concreto 3500 psi | Torre 1 Pilote 87 | 2025-09-05 | 10/31/2025 12:00:00 AM | 56 | 24.5 | 29.5 | 120 |  | 30.733 | 3 | 120.408
B-19322 VIALE 26 | 215.9 | concreto 3500 psi | Torre 1 Pilote 15 | 2025-09-08 | 11/3/2025 12:00:00 AM | 56 | 24.5 | 20.5 | 84 |  | 20.167 | 3 | 83.673
B-19322 VIALE 26 | 215.9 | concreto 3500 psi | Torre 1 Pilote 15 | 2025-09-08 | 11/3/2025 12:00:00 AM | 56 | 24.5 | 18.5 | 76 |  | 20.167 | 3 | 75.51
B-19322 VIALE 26 | 215.9 | concreto 3500 psi | Torre 1 Pilote 15 | 2025-09-08 | 11/3/2025 12:00:00 AM | 56 | 24.5 | 21.5 | 88 |  | 20.167 | 3 | 87.755
B-19322 VIALE 26 | 177.8 | 3000 PSI | VO 26 EJE 10 ENTRE H y J | 2025-10-25 | 12/20/2025 12:00:00 AM | 56 | 21 | 22.3 | 106 |  | 22.7 | 3 | 106.19
B-19322 VIALE 26 | 177.8 | 3000 PSI | VO 26 EJE 10 ENTRE H y J | 2025-10-25 | 12/20/2025 12:00:00 AM | 56 | 21 | 23.2 | 111 |  | 22.7 | 3 | 110.476
B-19322 VIALE 26 | 177.8 | 3000 PSI | VO 26 EJE 10 ENTRE H y J | 2025-10-25 | 12/20/2025 12:00:00 AM | 56 | 21 | 22.6 | 108 |  | 22.7 | 3 | 107.619
B-19322 VIALE 26 | 152.4 | 3000 PSI | PLACA PISO 3 EJE 01 y 04 ENTRE A y J | 2025-12-13 | 2/7/2026 12:00:00 AM | 56 | 21 | 23.5 | 112 | PLACA | 23.633 | 3 | 111.905
B-19322 VIALE 26 | 152.4 | 3000 PSI | PLACA PISO 3 EJE 01 y 04 ENTRE A y J | 2025-12-13 | 2/7/2026 12:00:00 AM | 56 | 21 | 23.2 | 110 | PLACA | 23.633 | 3 | 110.476
B-19322 VIALE 26 | 152.4 | 3000 PSI | PLACA PISO 3 EJE 01 y 04 ENTRE A y J | 2025-12-13 | 2/7/2026 12:00:00 AM | 56 | 21 | 24.2 | 115 | PLACA | 23.633 | 3 | 115.238
B-19322 VIALE 26 | 228.6 | 3000 PSI | MUROS T2 P8 EJES 1 AL 3 ENTRE A Y J M=32,9A,29A,19,22,23,24 | 2026-02-23 | 4/20/2026 12:00:00 AM | 56 | 21 | 21.1 | 100 | MURO | 22.233 | 3 | 100.476
B-19322 VIALE 26 | 228.6 | 3000 PSI | MUROS T2 P8 EJES 1 AL 3 ENTRE A Y J M=32,9A,29A,19,22,23,24 | 2026-02-23 | 4/20/2026 12:00:00 AM | 56 | 21 | 22.9 | 109 | MURO | 22.233 | 3 | 109.048
B-19322 VIALE 26 | 228.6 | 3000 PSI | MUROS T2 P8 EJES 1 AL 3 ENTRE A Y J M=32,9A,29A,19,22,23,24 | 2026-02-23 | 4/20/2026 12:00:00 AM | 56 | 21 | 22.7 | 108 | MURO | 22.233 | 3 | 108.095
B-19322 VIALE 26 | 177.8 | 3000 PSI | PLACA T2 P9 EJES 4 AL 6 ENTRE A Y D | 2026-02-24 | 4/21/2026 12:00:00 AM | 56 | 21 | 24.4 | 116 | PLACA | 23.4 | 3 | 116.19
B-19322 VIALE 26 | 177.8 | 3000 PSI | PLACA T2 P9 EJES 4 AL 6 ENTRE A Y D | 2026-02-24 | 4/21/2026 12:00:00 AM | 56 | 21 | 22.6 | 107 | PLACA | 23.4 | 3 | 107.619
B-19322 VIALE 26 | 177.8 | 3000 PSI | PLACA T2 P9 EJES 4 AL 6 ENTRE A Y D | 2026-02-24 | 4/21/2026 12:00:00 AM | 56 | 21 | 23.2 | 110 | PLACA | 23.4 | 3 | 110.476
B-19322 VIALE 26 | 152.4 | 3000 PSI | PLACA T2 PISO 13 EJES 3 AL 6 ENTRE A Y J | 2026-03-31 | 5/26/2026 12:00:00 AM | 56 | 21 | 28.5 | 136 | PLACA | 27.133 | 3 | 135.714
B-19322 VIALE 26 | 152.4 | 3000 PSI | PLACA T2 PISO 13 EJES 3 AL 6 ENTRE A Y J | 2026-03-31 | 5/26/2026 12:00:00 AM | 56 | 21 | 27.4 | 130 | PLACA | 27.133 | 3 | 130.476
B-19322 VIALE 26 | 152.4 | 3000 PSI | PLACA T2 PISO 13 EJES 3 AL 6 ENTRE A Y J | 2026-03-31 | 5/26/2026 12:00:00 AM | 56 | 21 | 25.5 | 122 | PLACA | 27.133 | 3 | 121.429
B-19322 VIALE 26 | 203.2 | 3000 PSI | MUROS P13 T2 EJE 12 AL 15 ENTRE A Y D M=3,4,35,36,37,38,39 | 2026-03-31 | 5/26/2026 12:00:00 AM | 56 | 21 | 28.2 | 134 | MURO | 28.533 | 3 | 134.286
B-19322 VIALE 26 | 203.2 | 3000 PSI | MUROS P13 T2 EJE 12 AL 15 ENTRE A Y D M=3,4,35,36,37,38,39 | 2026-03-31 | 5/26/2026 12:00:00 AM | 56 | 21 | 31.4 | 149 | MURO | 28.533 | 3 | 149.524
B-19322 VIALE 26 | 203.2 | 3000 PSI | MUROS P13 T2 EJE 12 AL 15 ENTRE A Y D M=3,4,35,36,37,38,39 | 2026-03-31 | 5/26/2026 12:00:00 AM | 56 | 21 | 26 | 124 | MURO | 28.533 | 3 | 123.81
B-19322 VIALE 26 | 152.4 | concreto 3000 psi | Muros P12 T1 (ejes 06-07 entre A-J) | 2026-04-17 | 6/12/2026 12:00:00 AM | 56 | 21 | 25.2 | 120 | MURO | 24.467 | 3 | 120
B-19322 VIALE 26 | 152.4 | concreto 3000 psi | Muros P12 T1 (ejes 06-07 entre A-J) | 2026-04-17 | 6/12/2026 12:00:00 AM | 56 | 21 | 24 | 114 | MURO | 24.467 | 3 | 114.286
B-19322 VIALE 26 | 152.4 | concreto 3000 psi | Muros P12 T1 (ejes 06-07 entre A-J) | 2026-04-17 | 6/12/2026 12:00:00 AM | 56 | 21 | 24.2 | 115 | MURO | 24.467 | 3 | 115.238
B-19322 VIALE 26 | 203 | 3500 PSI | TORRE 2 PILOTE 67 | 2025-03-02 | 4/26/2025 12:00:00 AM | 55 | 24.5 | 29.2 | 119 |  | 31.933 | 3 | 119.184
B-19322 VIALE 26 | 203 | 3500 PSI | TORRE 2 PILOTE 67 | 2025-03-02 | 4/26/2025 12:00:00 AM | 55 | 24.5 | 32.8 | 134 |  | 31.933 | 3 | 133.878
B-19322 VIALE 26 | 203 | 3500 PSI | TORRE 2 PILOTE 67 | 2025-03-02 | 4/26/2025 12:00:00 AM | 55 | 24.5 | 33.8 | 138 |  | 31.933 | 3 | 137.959
B-19322 VIALE 26 | 139.7 | 3000 PSI | ESCALERA T1 TRAMO DEL 3 A 4 | 2026-03-05 | 4/20/2026 12:00:00 AM | 46 | 21 | 24.7 | 118 |  | 24.8 | 3 | 117.619
B-19322 VIALE 26 | 139.7 | 3000 PSI | ESCALERA T1 TRAMO DEL 3 A 4 | 2026-03-05 | 4/20/2026 12:00:00 AM | 46 | 21 | 24.3 | 116 |  | 24.8 | 3 | 115.714
B-19322 VIALE 26 | 139.7 | 3000 PSI | ESCALERA T1 TRAMO DEL 3 A 4 | 2026-03-05 | 4/20/2026 12:00:00 AM | 46 | 21 | 25.4 | 121 |  | 24.8 | 3 | 120.952
B-19322 VIALE 26 | 152.4 | 3000 PSI | PLACA T1 P6EJES 08 AL 10 ENTRE A-J | 2026-02-27 | 4/14/2026 12:00:00 AM | 46 | 21 | 18.9 | 90 | PLACA | 19 | 3 | 90
B-19322 VIALE 26 | 152.4 | 3000 PSI | PLACA T1 P6EJES 08 AL 10 ENTRE A-J | 2026-02-27 | 4/14/2026 12:00:00 AM | 46 | 21 | 18.3 | 87 | PLACA | 19 | 3 | 87.143
B-19322 VIALE 26 | 152.4 | 3000 PSI | PLACA T1 P6EJES 08 AL 10 ENTRE A-J | 2026-02-27 | 4/14/2026 12:00:00 AM | 46 | 21 | 19.8 | 94 | PLACA | 19 | 3 | 94.286
B-19322 VIALE 26 | 177 | 3500 PSI | TORRE 2 PILOTE 63 | 2025-03-01 | 4/15/2025 12:00:00 AM | 45 | 24.5 | 29.8 | 122 |  | 29.367 | 3 | 121.633
B-19322 VIALE 26 | 177 | 3500 PSI | TORRE 2 PILOTE 63 | 2025-03-01 | 4/15/2025 12:00:00 AM | 45 | 24.5 | 30 | 122 |  | 29.367 | 3 | 122.449
B-19322 VIALE 26 | 177 | 3500 PSI | TORRE 2 PILOTE 63 | 2025-03-01 | 4/15/2025 12:00:00 AM | 45 | 24.5 | 28.3 | 115 |  | 29.367 | 3 | 115.51
B-19322 VIALE 26 | 203 | 3500 PSI | TORRE 2 PILOTE 67 | 2025-03-02 | 4/16/2025 12:00:00 AM | 45 | 24.5 | 31.3 | 128 |  | 30.867 | 3 | 127.755
B-19322 VIALE 26 | 203 | 3500 PSI | TORRE 2 PILOTE 67 | 2025-03-02 | 4/16/2025 12:00:00 AM | 45 | 24.5 | 31.2 | 127 |  | 30.867 | 3 | 127.347
B-19322 VIALE 26 | 203 | 3500 PSI | TORRE 2 PILOTE 67 | 2025-03-02 | 4/16/2025 12:00:00 AM | 45 | 24.5 | 30.1 | 123 |  | 30.867 | 3 | 122.857
B-19322 VIALE 26 | 177.8 | 3000 PSI | PLACA T2 P10 EJES 5 AL 7 ENTRE A Y J | 2026-03-04 | 4/16/2026 12:00:00 AM | 43 | 21 | 25.9 | 124 | PLACA | 25.567 | 3 | 123.333
B-19322 VIALE 26 | 177.8 | 3000 PSI | PLACA T2 P10 EJES 5 AL 7 ENTRE A Y J | 2026-03-04 | 4/16/2026 12:00:00 AM | 43 | 21 | 25.7 | 122 | PLACA | 25.567 | 3 | 122.381
B-19322 VIALE 26 | 177.8 | 3000 PSI | PLACA T2 P10 EJES 5 AL 7 ENTRE A Y J | 2026-03-04 | 4/16/2026 12:00:00 AM | 43 | 21 | 25.1 | 119 | PLACA | 25.567 | 3 | 119.524
B-19322 VIALE 26 | 215.9 | concreto 3500 psi | Torre 1 Pilotes 07-61 | 2025-07-22 | 9/2/2025 12:00:00 AM | 42 | 24.5 | 25.1 | 102 |  | 25.467 | 3 | 102.449
B-19322 VIALE 26 | 215.9 | concreto 3500 psi | Torre 1 Pilotes 07-61 | 2025-07-22 | 9/2/2025 12:00:00 AM | 42 | 24.5 | 25.9 | 106 |  | 25.467 | 3 | 105.714
B-19322 VIALE 26 | 215.9 | concreto 3500 psi | Torre 1 Pilotes 07-61 | 2025-07-22 | 9/2/2025 12:00:00 AM | 42 | 24.5 | 25.4 | 104 |  | 25.467 | 3 | 103.673
B-19322 VIALE 26 | 228.6 | 3000 PSI | MUROS T2 P10 EJES 12 AL 15 ENTRE A Y J M=34,35,36,38,39,40 | 2026-03-04 | 4/15/2026 12:00:00 AM | 42 | 21 | 25.1 | 119 | MURO | 23.933 | 3 | 119.524
B-19322 VIALE 26 | 228.6 | 3000 PSI | MUROS T2 P10 EJES 12 AL 15 ENTRE A Y J M=34,35,36,38,39,40 | 2026-03-04 | 4/15/2026 12:00:00 AM | 42 | 21 | 23.1 | 110 | MURO | 23.933 | 3 | 110
B-19322 VIALE 26 | 228.6 | 3000 PSI | MUROS T2 P10 EJES 12 AL 15 ENTRE A Y J M=34,35,36,38,39,40 | 2026-03-04 | 4/15/2026 12:00:00 AM | 42 | 21 | 23.6 | 112 | MURO | 23.933 | 3 | 112.381
B-19322 VIALE 26 | 152.4 | 3000 PSI | PLACA T2 P10 EJES 5 AL 3 ENTRE A YJ | 2026-03-05 | 4/16/2026 12:00:00 AM | 42 | 21 | 24.2 | 115 | PLACA | 24.967 | 3 | 115.238
B-19322 VIALE 26 | 152.4 | 3000 PSI | PLACA T2 P10 EJES 5 AL 3 ENTRE A YJ | 2026-03-05 | 4/16/2026 12:00:00 AM | 42 | 21 | 24.9 | 119 | PLACA | 24.967 | 3 | 118.571
B-19322 VIALE 26 | 152.4 | 3000 PSI | PLACA T2 P10 EJES 5 AL 3 ENTRE A YJ | 2026-03-05 | 4/16/2026 12:00:00 AM | 42 | 21 | 25.8 | 123 | PLACA | 24.967 | 3 | 122.857
B-19322 VIALE 26 | 203.2 | 3000 PSI | MUROS T2 P10 EJES 10 Y 11 ENTRE A Y J M=29,932 | 2026-03-05 | 4/15/2026 12:00:00 AM | 41 | 21 | 23.6 | 113 | MURO | 23.1 | 3 | 112.381
B-19322 VIALE 26 | 203.2 | 3000 PSI | MUROS T2 P10 EJES 10 Y 11 ENTRE A Y J M=29,932 | 2026-03-05 | 4/15/2026 12:00:00 AM | 41 | 21 | 23 | 110 | MURO | 23.1 | 3 | 109.524
B-19322 VIALE 26 | 203.2 | 3000 PSI | MUROS T2 P10 EJES 10 Y 11 ENTRE A Y J M=29,932 | 2026-03-05 | 4/15/2026 12:00:00 AM | 41 | 21 | 22.7 | 108 | MURO | 23.1 | 3 | 108.095
B-19322 VIALE 26 | 152.4 | 3000 PSI | PLACA T2 PISO 10 EJES 1 AL 3 ENTRE A Y J | 2026-03-06 | 4/16/2026 12:00:00 AM | 41 | 21 | 33.7 | 160 | PLACA | 33.767 | 3 | 160.476
B-19322 VIALE 26 | 152.4 | 3000 PSI | PLACA T2 PISO 10 EJES 1 AL 3 ENTRE A Y J | 2026-03-06 | 4/16/2026 12:00:00 AM | 41 | 21 | 31.7 | 151 | PLACA | 33.767 | 3 | 150.952
B-19322 VIALE 26 | 152.4 | 3000 PSI | PLACA T2 PISO 10 EJES 1 AL 3 ENTRE A Y J | 2026-03-06 | 4/16/2026 12:00:00 AM | 41 | 21 | 35.9 | 171 | PLACA | 33.767 | 3 | 170.952
B-19322 VIALE 26 | 228.6 | 3000 PSI | MUROS T1 P6 EJE 10-11 ENTRE AYJ M=22,25,9,2 | 2026-03-03 | 4/13/2026 12:00:00 AM | 41 | 21 | 24.5 | 116 | MURO | 23.833 | 3 | 116.667
B-19322 VIALE 26 | 228.6 | 3000 PSI | MUROS T1 P6 EJE 10-11 ENTRE AYJ M=22,25,9,2 | 2026-03-03 | 4/13/2026 12:00:00 AM | 41 | 21 | 23.7 | 113 | MURO | 23.833 | 3 | 112.857
B-19322 VIALE 26 | 228.6 | 3000 PSI | MUROS T1 P6 EJE 10-11 ENTRE AYJ M=22,25,9,2 | 2026-03-03 | 4/13/2026 12:00:00 AM | 41 | 21 | 23.3 | 111 | MURO | 23.833 | 3 | 110.952
B-19322 VIALE 26 | 184.15 | 3000 PSI | MUROS T2 P10 EJES 6 AL 7 ENTRE A Y J M=2,31,14 | 2026-03-06 | 4/15/2026 12:00:00 AM | 40 | 21 | 32.9 | 156 | MURO | 33.933 | 3 | 156.667
B-19322 VIALE 26 | 184.15 | 3000 PSI | MUROS T2 P10 EJES 6 AL 7 ENTRE A Y J M=2,31,14 | 2026-03-06 | 4/15/2026 12:00:00 AM | 40 | 21 | 34.7 | 165 | MURO | 33.933 | 3 | 165.238
B-19322 VIALE 26 | 184.15 | 3000 PSI | MUROS T2 P10 EJES 6 AL 7 ENTRE A Y J M=2,31,14 | 2026-03-06 | 4/15/2026 12:00:00 AM | 40 | 21 | 34.2 | 163 | MURO | 33.933 | 3 | 162.857
B-19322 VIALE 26 | 228.6 | 3000 PSI | MUROS T1 PISO 6 EJES 9Y8 ENTRE AyJ M=2,24,9,22 | 2026-03-04 | 4/13/2026 12:00:00 AM | 40 | 21 | 25.6 | 122 | MURO | 26.033 | 3 | 121.905
B-19322 VIALE 26 | 228.6 | 3000 PSI | MUROS T1 PISO 6 EJES 9Y8 ENTRE AyJ M=2,24,9,22 | 2026-03-04 | 4/13/2026 12:00:00 AM | 40 | 21 | 26.6 | 127 | MURO | 26.033 | 3 | 126.667
B-19322 VIALE 26 | 228.6 | 3000 PSI | MUROS T1 PISO 6 EJES 9Y8 ENTRE AyJ M=2,24,9,22 | 2026-03-04 | 4/13/2026 12:00:00 AM | 40 | 21 | 25.9 | 123 | MURO | 26.033 | 3 | 123.333
B-19322 VIALE 26 | 158.75 | 3000 PSI | PLACA T1 P7 EJES 15 AL 12 ENTREA AYJ | 2026-03-05 | 4/14/2026 12:00:00 AM | 40 | 21 | 23 | 109 | PLACA | 23.467 | 3 | 109.524
B-19322 VIALE 26 | 158.75 | 3000 PSI | PLACA T1 P7 EJES 15 AL 12 ENTREA AYJ | 2026-03-05 | 4/14/2026 12:00:00 AM | 40 | 21 | 24.6 | 117 | PLACA | 23.467 | 3 | 117.143
B-19322 VIALE 26 | 158.75 | 3000 PSI | PLACA T1 P7 EJES 15 AL 12 ENTREA AYJ | 2026-03-05 | 4/14/2026 12:00:00 AM | 40 | 21 | 22.8 | 109 | PLACA | 23.467 | 3 | 108.571
B-19322 VIALE 26 | 177 | 3500 PSI | TORRE 2 PILOTE 63 | 2025-03-01 | 4/9/2025 12:00:00 AM | 39 | 24.5 | 27.3 | 111 |  | 22.867 | 3 | 111.429
B-19322 VIALE 26 | 177 | 3500 PSI | TORRE 2 PILOTE 63 | 2025-03-01 | 4/9/2025 12:00:00 AM | 39 | 24.5 | 28.9 | 118 |  | 22.867 | 3 | 117.959
B-19322 VIALE 26 | 177 | 3500 PSI | TORRE 2 PILOTE 63 | 2025-03-01 | 4/9/2025 12:00:00 AM | 39 | 24.5 | 12.4 | 50 |  | 22.867 | 3 | 50.612
B-19322 VIALE 26 | 203.2 | 3000 PSI | MUROS T2 P10 EJES 4-5 ENTRE A Y J M=2,31,14 | 2026-03-07 | 4/15/2026 12:00:00 AM | 39 | 21 | 34 | 162 | MURO | 36.933 | 3 | 161.905
B-19322 VIALE 26 | 203.2 | 3000 PSI | MUROS T2 P10 EJES 4-5 ENTRE A Y J M=2,31,14 | 2026-03-07 | 4/15/2026 12:00:00 AM | 39 | 21 | 36.6 | 174 | MURO | 36.933 | 3 | 174.286
B-19322 VIALE 26 | 203.2 | 3000 PSI | MUROS T2 P10 EJES 4-5 ENTRE A Y J M=2,31,14 | 2026-03-07 | 4/15/2026 12:00:00 AM | 39 | 21 | 40.2 | 191 | MURO | 36.933 | 3 | 191.429
B-19322 VIALE 26 | 203.2 | 3000 PSI | MUROS T2 P10 EJE 3 A Y J M=32,9A,29A EJE 5 A Y D M=32,29,9 | 2026-03-09 | 4/17/2026 12:00:00 AM | 39 | 21 | 42.3 | 201 | MURO | 40.667 | 3 | 201.429
B-19322 VIALE 26 | 203.2 | 3000 PSI | MUROS T2 P10 EJE 3 A Y J M=32,9A,29A EJE 5 A Y D M=32,29,9 | 2026-03-09 | 4/17/2026 12:00:00 AM | 39 | 21 | 39.7 | 189 | MURO | 40.667 | 3 | 189.048
B-19322 VIALE 26 | 203.2 | 3000 PSI | MUROS T2 P10 EJE 3 A Y J M=32,9A,29A EJE 5 A Y D M=32,29,9 | 2026-03-09 | 4/17/2026 12:00:00 AM | 39 | 21 | 40 | 190 | MURO | 40.667 | 3 | 190.476
B-19322 VIALE 26 | 241.3 | 3000 PSI | MUROS T1 P6 EJES 06 Y 07 ENTRE AYJ M=22,23,24,9,13,2,5 | 2026-03-05 | 4/13/2026 12:00:00 AM | 39 | 21 | 23.2 | 111 | MURO | 23.333 | 3 | 110.476
B-19322 VIALE 26 | 241.3 | 3000 PSI | MUROS T1 P6 EJES 06 Y 07 ENTRE AYJ M=22,23,24,9,13,2,5 | 2026-03-05 | 4/13/2026 12:00:00 AM | 39 | 21 | 23.3 | 111 | MURO | 23.333 | 3 | 110.952
B-19322 VIALE 26 | 241.3 | 3000 PSI | MUROS T1 P6 EJES 06 Y 07 ENTRE AYJ M=22,23,24,9,13,2,5 | 2026-03-05 | 4/13/2026 12:00:00 AM | 39 | 21 | 23.5 | 112 | MURO | 23.333 | 3 | 111.905
B-19322 VIALE 26 | 158.75 | 3000 PSI | PLACA T1 P7 EJES 15 AL 12 ENTREA AYJ | 2026-03-05 | 4/14/2026 12:00:00 AM | 39 | 21 | 36.8 | 175 | PLACA | 37 | 3 | 175.238
B-19322 VIALE 26 | 158.75 | 3000 PSI | PLACA T1 P7 EJES 15 AL 12 ENTREA AYJ | 2026-03-05 | 4/14/2026 12:00:00 AM | 39 | 21 | 37.3 | 178 | PLACA | 37 | 3 | 177.619
B-19322 VIALE 26 | 158.75 | 3000 PSI | PLACA T1 P7 EJES 15 AL 12 ENTREA AYJ | 2026-03-05 | 4/14/2026 12:00:00 AM | 39 | 21 | 36.9 | 176 | PLACA | 37 | 3 | 175.714
B-19322 VIALE 26 | 203 | 3500 PSI | TORRE 2 PILOTE 67 | 2025-03-02 | 4/9/2025 12:00:00 AM | 38 | 24.5 | 27.3 | 111 |  | 26.567 | 3 | 111.429
B-19322 VIALE 26 | 203 | 3500 PSI | TORRE 2 PILOTE 67 | 2025-03-02 | 4/9/2025 12:00:00 AM | 38 | 24.5 | 24.6 | 100 |  | 26.567 | 3 | 100.408
B-19322 VIALE 26 | 203 | 3500 PSI | TORRE 2 PILOTE 67 | 2025-03-02 | 4/9/2025 12:00:00 AM | 38 | 24.5 | 27.8 | 113 |  | 26.567 | 3 | 113.469
B-19322 VIALE 26 | 133.35 | 3000 PSI | PLACA T2 PISO 11 EJES 12 AL 15 ENTRE A Y J ESCALERA 8 AL 9 | 2026-03-09 | 4/16/2026 12:00:00 AM | 38 | 21 | 35.4 | 169 | PLACA | 37.633 | 3 | 168.571
B-19322 VIALE 26 | 133.35 | 3000 PSI | PLACA T2 PISO 11 EJES 12 AL 15 ENTRE A Y J ESCALERA 8 AL 9 | 2026-03-09 | 4/16/2026 12:00:00 AM | 38 | 21 | 39.6 | 189 | PLACA | 37.633 | 3 | 188.571
B-19322 VIALE 26 | 133.35 | 3000 PSI | PLACA T2 PISO 11 EJES 12 AL 15 ENTRE A Y J ESCALERA 8 AL 9 | 2026-03-09 | 4/16/2026 12:00:00 AM | 38 | 21 | 37.9 | 180 | PLACA | 37.633 | 3 | 180.476
B-19322 VIALE 26 | 177.8 | 3000 PSI | MUROS T1 P6 EJES 4-5 ENTRE JYG M=2,23,24,22,13 | 2026-03-06 | 4/13/2026 12:00:00 AM | 38 | 21 | 38.1 | 182 | MURO | 37.733 | 3 | 181.429
B-19322 VIALE 26 | 177.8 | 3000 PSI | MUROS T1 P6 EJES 4-5 ENTRE JYG M=2,23,24,22,13 | 2026-03-06 | 4/13/2026 12:00:00 AM | 38 | 21 | 35.8 | 171 | MURO | 37.733 | 3 | 170.476
B-19322 VIALE 26 | 177.8 | 3000 PSI | MUROS T1 P6 EJES 4-5 ENTRE JYG M=2,23,24,22,13 | 2026-03-06 | 4/13/2026 12:00:00 AM | 38 | 21 | 39.3 | 187 | MURO | 37.733 | 3 | 187.143
B-19322 VIALE 26 | 152.4 | 3000 PSI | PLACA T1 PISO 7 EJES 8-10 ENTRE AyJ | 2026-03-07 | 4/14/2026 12:00:00 AM | 38 | 21 | 42.1 | 201 | PLACA | 39.533 | 3 | 200.476
B-19322 VIALE 26 | 152.4 | 3000 PSI | PLACA T1 PISO 7 EJES 8-10 ENTRE AyJ | 2026-03-07 | 4/14/2026 12:00:00 AM | 38 | 21 | 38.2 | 182 | PLACA | 39.533 | 3 | 181.905
B-19322 VIALE 26 | 152.4 | 3000 PSI | PLACA T1 PISO 7 EJES 8-10 ENTRE AyJ | 2026-03-07 | 4/14/2026 12:00:00 AM | 38 | 21 | 38.3 | 182 | PLACA | 39.533 | 3 | 182.381
B-19322 VIALE 26 | 177.8 | 3000 PSI | PLACA T2 PISO 11 EJES 9 AL 11 ENTRE A Y J | 2026-03-10 | 4/16/2026 12:00:00 AM | 37 | 21 | 34.1 | 162 | PLACA | 33.933 | 3 | 162.381
B-19322 VIALE 26 | 177.8 | 3000 PSI | PLACA T2 PISO 11 EJES 9 AL 11 ENTRE A Y J | 2026-03-10 | 4/16/2026 12:00:00 AM | 37 | 21 | 35.5 | 169 | PLACA | 33.933 | 3 | 169.048
B-19322 VIALE 26 | 177.8 | 3000 PSI | PLACA T2 PISO 11 EJES 9 AL 11 ENTRE A Y J | 2026-03-10 | 4/16/2026 12:00:00 AM | 37 | 21 | 32.2 | 153 | PLACA | 33.933 | 3 | 153.333
B-19322 VIALE 26 | 177.8 | 3000 PSI | PLACA T2 PISO 11 EJES 7 AL 9 ENTRE A Y J | 2026-03-11 | 4/16/2026 12:00:00 AM | 36 | 21 | 30.9 | 147 | PLACA | 31.133 | 3 | 147.143
B-19322 VIALE 26 | 177.8 | 3000 PSI | PLACA T2 PISO 11 EJES 7 AL 9 ENTRE A Y J | 2026-03-11 | 4/16/2026 12:00:00 AM | 36 | 21 | 31.1 | 148 | PLACA | 31.133 | 3 | 148.095
B-19322 VIALE 26 | 177.8 | 3000 PSI | PLACA T2 PISO 11 EJES 7 AL 9 ENTRE A Y J | 2026-03-11 | 4/16/2026 12:00:00 AM | 36 | 21 | 31.4 | 149 | PLACA | 31.133 | 3 | 149.524
B-19322 VIALE 26 | 203.2 | 3000 PSI | MUROS T2 P10 EJES 1 AL 2 ENTRE A Y J M=15,19,22,23,24,25 | 2026-03-10 | 4/15/2026 12:00:00 AM | 36 | 21 | 30.6 | 146 | MURO | 30.433 | 3 | 145.714
B-19322 VIALE 26 | 203.2 | 3000 PSI | MUROS T2 P10 EJES 1 AL 2 ENTRE A Y J M=15,19,22,23,24,25 | 2026-03-10 | 4/15/2026 12:00:00 AM | 36 | 21 | 30.5 | 145 | MURO | 30.433 | 3 | 145.238
B-19322 VIALE 26 | 203.2 | 3000 PSI | MUROS T2 P10 EJES 1 AL 2 ENTRE A Y J M=15,19,22,23,24,25 | 2026-03-10 | 4/15/2026 12:00:00 AM | 36 | 21 | 30.2 | 144 | MURO | 30.433 | 3 | 143.81
B-19322 VIALE 26 | 152.4 | 3000 PSI | PLACA T2 PISO 11 EJES 4 AL 7 ENTRE A Y J | 2026-03-12 | 4/16/2026 12:00:00 AM | 35 | 21 | 28.4 | 135 | PLACA | 29.133 | 3 | 135.238
B-19322 VIALE 26 | 152.4 | 3000 PSI | PLACA T2 PISO 11 EJES 4 AL 7 ENTRE A Y J | 2026-03-12 | 4/16/2026 12:00:00 AM | 35 | 21 | 28.2 | 134 | PLACA | 29.133 | 3 | 134.286
B-19322 VIALE 26 | 152.4 | 3000 PSI | PLACA T2 PISO 11 EJES 4 AL 7 ENTRE A Y J | 2026-03-12 | 4/16/2026 12:00:00 AM | 35 | 21 | 30.8 | 147 | PLACA | 29.133 | 3 | 146.667
B-19322 VIALE 26 | 215.9 | 3000 PSI | MUROS T2 P6 EJE 3 -GyJ M=23,21,8 EJE 1-2 AyJ M=1,18,19 | 2026-03-09 | 4/13/2026 12:00:00 AM | 35 | 21 | 30.6 | 146 | MURO | 32.133 | 3 | 145.714
B-19322 VIALE 26 | 215.9 | 3000 PSI | MUROS T2 P6 EJE 3 -GyJ M=23,21,8 EJE 1-2 AyJ M=1,18,19 | 2026-03-09 | 4/13/2026 12:00:00 AM | 35 | 21 | 32.6 | 155 | MURO | 32.133 | 3 | 155.238
B-19322 VIALE 26 | 215.9 | 3000 PSI | MUROS T2 P6 EJE 3 -GyJ M=23,21,8 EJE 1-2 AyJ M=1,18,19 | 2026-03-09 | 4/13/2026 12:00:00 AM | 35 | 21 | 33.2 | 158 | MURO | 32.133 | 3 | 158.095
B-19322 VIALE 26 | 209.55 | 3000 PSI | MUROS T2 P11 EJE 11 AL 15 ENTRE J Y F M=17,18,28,27,16,1 | 2026-03-12 | 4/15/2026 12:00:00 AM | 34 | 21 | 26 | 124 | MURO | 26 | 3 | 123.81
B-19322 VIALE 26 | 209.55 | 3000 PSI | MUROS T2 P11 EJE 11 AL 15 ENTRE J Y F M=17,18,28,27,16,1 | 2026-03-12 | 4/15/2026 12:00:00 AM | 34 | 21 | 26.8 | 128 | MURO | 26 | 3 | 127.619
B-19322 VIALE 26 | 209.55 | 3000 PSI | MUROS T2 P11 EJE 11 AL 15 ENTRE J Y F M=17,18,28,27,16,1 | 2026-03-12 | 4/15/2026 12:00:00 AM | 34 | 21 | 25.2 | 120 | MURO | 26 | 3 | 120
B-19322 VIALE 26 | 177.8 | 3000 PSI | PLACA T2 PISO 11 EJES 1 AL 4 ENTRE A Y J | 2026-03-13 | 4/16/2026 12:00:00 AM | 34 | 21 | 34.8 | 166 | PLACA | 34.1 | 3 | 165.714
B-19322 VIALE 26 | 177.8 | 3000 PSI | PLACA T2 PISO 11 EJES 1 AL 4 ENTRE A Y J | 2026-03-13 | 4/16/2026 12:00:00 AM | 34 | 21 | 33.8 | 161 | PLACA | 34.1 | 3 | 160.952
B-19322 VIALE 26 | 177.8 | 3000 PSI | PLACA T2 PISO 11 EJES 1 AL 4 ENTRE A Y J | 2026-03-13 | 4/16/2026 12:00:00 AM | 34 | 21 | 33.7 | 160 | PLACA | 34.1 | 3 | 160.476
B-19322 VIALE 26 | 152.4 | 300 PSI | PLACA T1 PISO 7 EJE 4 AL 6 ENTRE A-J | 2026-03-11 | 4/14/2026 12:00:00 AM | 34 | 21 | 39.8 | 190 | PLACA | 40.2 | 3 | 189.524
B-19322 VIALE 26 | 152.4 | 300 PSI | PLACA T1 PISO 7 EJE 4 AL 6 ENTRE A-J | 2026-03-11 | 4/14/2026 12:00:00 AM | 34 | 21 | 40.8 | 194 | PLACA | 40.2 | 3 | 194.286
B-19322 VIALE 26 | 152.4 | 300 PSI | PLACA T1 PISO 7 EJE 4 AL 6 ENTRE A-J | 2026-03-11 | 4/14/2026 12:00:00 AM | 34 | 21 | 40 | 190 | PLACA | 40.2 | 3 | 190.476
B-19322 VIALE 26 | 228.6 | 3000 PSI | MUROS T2 P11 EJE 11 AL 15 ENTRE A Y J M=9,29,32 | 2026-03-13 | 4/15/2026 12:00:00 AM | 33 | 21 | 26.1 | 124 | MURO | 26 | 3 | 124.286
B-19322 VIALE 26 | 228.6 | 3000 PSI | MUROS T2 P11 EJE 11 AL 15 ENTRE A Y J M=9,29,32 | 2026-03-13 | 4/15/2026 12:00:00 AM | 33 | 21 | 26.1 | 124 | MURO | 26 | 3 | 124.286
B-19322 VIALE 26 | 228.6 | 3000 PSI | MUROS T2 P11 EJE 11 AL 15 ENTRE A Y J M=9,29,32 | 2026-03-13 | 4/15/2026 12:00:00 AM | 33 | 21 | 25.8 | 123 | MURO | 26 | 3 | 122.857
B-19322 VIALE 26 | 203.2 | 3000 PSI | MUROS T1 P7 EJES 15 AL 12 ENTRE AyJ M=31,32,2,10,23,25 | 2026-03-11 | 4/13/2026 12:00:00 AM | 33 | 21 | 31.9 | 152 | MURO | 31.633 | 3 | 151.905
B-19322 VIALE 26 | 203.2 | 3000 PSI | MUROS T1 P7 EJES 15 AL 12 ENTRE AyJ M=31,32,2,10,23,25 | 2026-03-11 | 4/13/2026 12:00:00 AM | 33 | 21 | 31.9 | 152 | MURO | 31.633 | 3 | 151.905
B-19322 VIALE 26 | 203.2 | 3000 PSI | MUROS T1 P7 EJES 15 AL 12 ENTRE AyJ M=31,32,2,10,23,25 | 2026-03-11 | 4/13/2026 12:00:00 AM | 33 | 21 | 31.1 | 148 | MURO | 31.633 | 3 | 148.095
B-19322 VIALE 26 | 228.6 | 3000 PSI | MUROS T1 P7 EJES 10 Y 11 ENTRE ENTRE J Y G M=23,25,2,9,22,10,12 | 2026-03-12 | 4/13/2026 12:00:00 AM | 32 | 21 | 28.1 | 134 | MURO | 27.533 | 3 | 133.81
B-19322 VIALE 26 | 228.6 | 3000 PSI | MUROS T1 P7 EJES 10 Y 11 ENTRE ENTRE J Y G M=23,25,2,9,22,10,12 | 2026-03-12 | 4/13/2026 12:00:00 AM | 32 | 21 | 27.6 | 132 | MURO | 27.533 | 3 | 131.429
B-19322 VIALE 26 | 228.6 | 3000 PSI | MUROS T1 P7 EJES 10 Y 11 ENTRE ENTRE J Y G M=23,25,2,9,22,10,12 | 2026-03-12 | 4/13/2026 12:00:00 AM | 32 | 21 | 26.9 | 128 | MURO | 27.533 | 3 | 128.095
B-19322 VIALE 26 | 203.2 | 3000 PSI | MUROS T2 P11 EJE 9 AL 10 | 2026-03-14 | 4/15/2026 12:00:00 AM | 32 | 21 | 28.6 | 136 | MURO | 29.267 | 3 | 136.19
B-19322 VIALE 26 | 203.2 | 3000 PSI | MUROS T2 P11 EJE 9 AL 10 | 2026-03-14 | 4/15/2026 12:00:00 AM | 32 | 21 | 29.2 | 139 | MURO | 29.267 | 3 | 139.048
B-19322 VIALE 26 | 203.2 | 3000 PSI | MUROS T2 P11 EJE 9 AL 10 | 2026-03-14 | 4/15/2026 12:00:00 AM | 32 | 21 | 30 | 143 | MURO | 29.267 | 3 | 142.857
B-19322 VIALE 26 | 139.7 | 3000 PSI | PLACA T1 PISO 7 EJES C1 AL 04 ENTRE AyJ | 2026-03-12 | 4/13/2026 12:00:00 AM | 32 | 21 | 29.8 | 142 | PLACA | 30.033 | 3 | 141.905
B-19322 VIALE 26 | 139.7 | 3000 PSI | PLACA T1 PISO 7 EJES C1 AL 04 ENTRE AyJ | 2026-03-12 | 4/13/2026 12:00:00 AM | 32 | 21 | 30.2 | 144 | PLACA | 30.033 | 3 | 143.81
B-19322 VIALE 26 | 139.7 | 3000 PSI | PLACA T1 PISO 7 EJES C1 AL 04 ENTRE AyJ | 2026-03-12 | 4/13/2026 12:00:00 AM | 32 | 21 | 30.1 | 143 | PLACA | 30.033 | 3 | 143.333
B-19322 VIALE 26 | 0 | 1800 PSI | MORTERO GRAUTING T1 PISO 2 | 2026-03-10 | 4/11/2026 12:00:00 AM | 32 | 12.4 | 14.1 | 113 |  | 15.5 | 3 | 113.71
B-19322 VIALE 26 | 0 | 1800 PSI | MORTERO GRAUTING T1 PISO 2 | 2026-03-10 | 4/11/2026 12:00:00 AM | 32 | 12.4 | 17.3 | 139 |  | 15.5 | 3 | 139.516
B-19322 VIALE 26 | 0 | 1800 PSI | MORTERO GRAUTING T1 PISO 2 | 2026-03-10 | 4/11/2026 12:00:00 AM | 32 | 12.4 | 15.1 | 122 |  | 15.5 | 3 | 121.774
B-19322 VIALE 26 | 228.6 | 3000 PSI | MUROS T1 P7 EJES 8 Y 9 ENTRE A Y J M=2,9,22,24 | 2026-03-13 | 4/13/2026 12:00:00 AM | 31 | 21 | 29.1 | 138 | MURO | 29.267 | 3 | 138.571
B-19322 VIALE 26 | 228.6 | 3000 PSI | MUROS T1 P7 EJES 8 Y 9 ENTRE A Y J M=2,9,22,24 | 2026-03-13 | 4/13/2026 12:00:00 AM | 31 | 21 | 27.9 | 133 | MURO | 29.267 | 3 | 132.857
B-19322 VIALE 26 | 228.6 | 3000 PSI | MUROS T1 P7 EJES 8 Y 9 ENTRE A Y J M=2,9,22,24 | 2026-03-13 | 4/13/2026 12:00:00 AM | 31 | 21 | 30.8 | 146 | MURO | 29.267 | 3 | 146.667
B-19322 VIALE 26 | 177.8 | 3000 PSI | PLACA T2 P12 EJE 12 AL 15 ENTRE AYJ | 2026-03-16 | 4/16/2026 12:00:00 AM | 31 | 21 | 20.6 | 98 | PLACA | 23.9 | 3 | 98.095
B-19322 VIALE 26 | 177.8 | 3000 PSI | PLACA T2 P12 EJE 12 AL 15 ENTRE AYJ | 2026-03-16 | 4/16/2026 12:00:00 AM | 31 | 21 | 24.6 | 117 | PLACA | 23.9 | 3 | 117.143
B-19322 VIALE 26 | 177.8 | 3000 PSI | PLACA T2 P12 EJE 12 AL 15 ENTRE AYJ | 2026-03-16 | 4/16/2026 12:00:00 AM | 31 | 21 | 26.5 | 126 | PLACA | 23.9 | 3 | 126.19
B-19322 VIALE 26 | 228.6 | 3000 PSI | MUROS T1 P7 EJES 6 Y 7 ENTRE J Y G M=2,9,22,13,23,24,5 | 2026-03-14 | 4/13/2026 12:00:00 AM | 30 | 21 | 16.3 | 78 | MURO | 22.9 | 3 | 77.619
B-19322 VIALE 26 | 228.6 | 3000 PSI | MUROS T1 P7 EJES 6 Y 7 ENTRE J Y G M=2,9,22,13,23,24,5 | 2026-03-14 | 4/13/2026 12:00:00 AM | 30 | 21 | 26 | 124 | MURO | 22.9 | 3 | 123.81
B-19322 VIALE 26 | 228.6 | 3000 PSI | MUROS T1 P7 EJES 6 Y 7 ENTRE J Y G M=2,9,22,13,23,24,5 | 2026-03-14 | 4/13/2026 12:00:00 AM | 30 | 21 | 26.4 | 126 | MURO | 22.9 | 3 | 125.714
B-19322 VIALE 26 | 203.2 | 3000 PSI | MUROS T2 P11 EJES 6 AL 7 ENTRE AYJ M=2,31,14 | 2026-03-16 | 4/15/2026 12:00:00 AM | 30 | 21 | 26.2 | 125 | MURO | 25.733 | 3 | 124.762
B-19322 VIALE 26 | 203.2 | 3000 PSI | MUROS T2 P11 EJES 6 AL 7 ENTRE AYJ M=2,31,14 | 2026-03-16 | 4/15/2026 12:00:00 AM | 30 | 21 | 26.9 | 128 | MURO | 25.733 | 3 | 128.095
B-19322 VIALE 26 | 203.2 | 3000 PSI | MUROS T2 P11 EJES 6 AL 7 ENTRE AYJ M=2,31,14 | 2026-03-16 | 4/15/2026 12:00:00 AM | 30 | 21 | 24.1 | 115 | MURO | 25.733 | 3 | 114.762
B-19322 VIALE 26 | 177.8 | 3000 PSI | PLACA T2 PISO 12 EJES 10 AL 12 ENTRE AYJ | 2026-03-17 | 4/16/2026 12:00:00 AM | 30 | 21 | 28.6 | 136 | PLACA | 27.7 | 3 | 136.19
B-19322 VIALE 26 | 177.8 | 3000 PSI | PLACA T2 PISO 12 EJES 10 AL 12 ENTRE AYJ | 2026-03-17 | 4/16/2026 12:00:00 AM | 30 | 21 | 28.5 | 136 | PLACA | 27.7 | 3 | 135.714
B-19322 VIALE 26 | 177.8 | 3000 PSI | PLACA T2 PISO 12 EJES 10 AL 12 ENTRE AYJ | 2026-03-17 | 4/16/2026 12:00:00 AM | 30 | 21 | 26 | 124 | PLACA | 27.7 | 3 | 123.81
B-19322 VIALE 26 | 177.8 | 3000 PSI | TAPA TANQUE RCI | 2026-03-21 | 4/20/2026 12:00:00 AM | 30 | 21 | 23 | 110 |  | 22.8 | 3 | 109.524
B-19322 VIALE 26 | 177.8 | 3000 PSI | TAPA TANQUE RCI | 2026-03-21 | 4/20/2026 12:00:00 AM | 30 | 21 | 21.8 | 104 |  | 22.8 | 3 | 103.81
B-19322 VIALE 26 | 177.8 | 3000 PSI | TAPA TANQUE RCI | 2026-03-21 | 4/20/2026 12:00:00 AM | 30 | 21 | 23.6 | 112 |  | 22.8 | 3 | 112.381
B-19322 VIALE 26 | 139.7 | 3000 PSI | PLACA T1 P8 EJES 12 AL 15 ENTRE AyJ | 2026-03-14 | 4/13/2026 12:00:00 AM | 30 | 21 | 31.6 | 150 | PLACA | 32.2 | 3 | 150.476
B-19322 VIALE 26 | 139.7 | 3000 PSI | PLACA T1 P8 EJES 12 AL 15 ENTRE AyJ | 2026-03-14 | 4/13/2026 12:00:00 AM | 30 | 21 | 32.7 | 156 | PLACA | 32.2 | 3 | 155.714
B-19322 VIALE 26 | 139.7 | 3000 PSI | PLACA T1 P8 EJES 12 AL 15 ENTRE AyJ | 2026-03-14 | 4/13/2026 12:00:00 AM | 30 | 21 | 32.3 | 154 | PLACA | 32.2 | 3 | 153.81
B-19322 VIALE 26 | 209.6 | 4000 PSI | MURO PISO 2 EJE 12 ENTRE A y D M-14-31-02 | 2025-11-27 | 12/26/2025 12:00:00 AM | 29 | 28 | 36.3 | 130 | MURO | 33.6 | 3 | 129.643
B-19322 VIALE 26 | 209.6 | 4000 PSI | MURO PISO 2 EJE 12 ENTRE A y D M-14-31-02 | 2025-11-27 | 12/26/2025 12:00:00 AM | 29 | 28 | 32.9 | 117 | MURO | 33.6 | 3 | 117.5
B-19322 VIALE 26 | 209.6 | 4000 PSI | MURO PISO 2 EJE 12 ENTRE A y D M-14-31-02 | 2025-11-27 | 12/26/2025 12:00:00 AM | 29 | 28 | 31.6 | 113 | MURO | 33.6 | 3 | 112.857
B-19322 VIALE 26 | 203.2 | 3000 PSI | MUROS P11 T2 EJE 1AL5 ENTRE AYJ M=2,31,14 | 2026-03-17 | 4/15/2026 12:00:00 AM | 29 | 21 | 27.8 | 132 | MURO | 28.067 | 3 | 132.381
B-19322 VIALE 26 | 203.2 | 3000 PSI | MUROS P11 T2 EJE 1AL5 ENTRE AYJ M=2,31,14 | 2026-03-17 | 4/15/2026 12:00:00 AM | 29 | 21 | 27.6 | 132 | MURO | 28.067 | 3 | 131.429
B-19322 VIALE 26 | 203.2 | 3000 PSI | MUROS P11 T2 EJE 1AL5 ENTRE AYJ M=2,31,14 | 2026-03-17 | 4/15/2026 12:00:00 AM | 29 | 21 | 28.8 | 137 | MURO | 28.067 | 3 | 137.143
B-19322 VIALE 26 | 228.6 | 3000 PSI | MUROS T1 P8 EJES 1 Y 2 ENTRE A Y J M=1,18,19,12,14,15,17 | 2026-03-29 | 4/27/2026 12:00:00 AM | 29 | 21 | 30.1 | 144 | MURO | 29.5 | 3 | 143.333
B-19322 VIALE 26 | 228.6 | 3000 PSI | MUROS T1 P8 EJES 1 Y 2 ENTRE A Y J M=1,18,19,12,14,15,17 | 2026-03-29 | 4/27/2026 12:00:00 AM | 29 | 21 | 29.1 | 138 | MURO | 29.5 | 3 | 138.571
B-19322 VIALE 26 | 228.6 | 3000 PSI | MUROS T1 P8 EJES 1 Y 2 ENTRE A Y J M=1,18,19,12,14,15,17 | 2026-03-29 | 4/27/2026 12:00:00 AM | 29 | 21 | 29.3 | 139 | MURO | 29.5 | 3 | 139.524
B-19322 VIALE 26 | 0 | 4000 PSI | TANQUE AGUAS LLUVIAS | 2025-05-13 | 6/10/2025 12:00:00 AM | 28 | 28 | 42.5 | 152 |  | 44.767 | 3 | 151.786
B-19322 VIALE 26 | 0 | 4000 PSI | TANQUE AGUAS LLUVIAS | 2025-05-13 | 6/10/2025 12:00:00 AM | 28 | 28 | 42.6 | 152 |  | 44.767 | 3 | 152.143
B-19322 VIALE 26 | 0 | 4000 PSI | TANQUE AGUAS LLUVIAS | 2025-05-13 | 6/10/2025 12:00:00 AM | 28 | 28 | 49.2 | 176 |  | 44.767 | 3 | 175.714
B-19322 VIALE 26 | 177 | 4000 PSI | TANQUE POTABLE-CONCRETO FIBRA POLIPROPILENIO | 2025-06-11 | 7/9/2025 12:00:00 AM | 28 | 28 | 49.3 | 176 |  | 48.583 | 6 | 176.071
B-19322 VIALE 26 | 177 | 4000 PSI | TANQUE POTABLE-CONCRETO FIBRA POLIPROPILENIO | 2025-06-11 | 7/9/2025 12:00:00 AM | 28 | 28 | 46.1 | 164 |  | 48.583 | 6 | 164.643
B-19322 VIALE 26 | 177 | 4000 PSI | TANQUE POTABLE-CONCRETO FIBRA POLIPROPILENIO | 2025-06-11 | 7/9/2025 12:00:00 AM | 28 | 28 | 47.5 | 170 |  | 48.583 | 6 | 169.643
B-19322 VIALE 26 | 177 | 4000 PSI | TANQUE POTABLE- CONCRETO FIBRA POLIPROPILENIO | 2025-06-11 | 7/9/2025 12:00:00 AM | 28 | 28 | 50.8 | 182 |  | 52.5 | 3 | 181.429
B-19322 VIALE 26 | 177 | 4000 PSI | TANQUE POTABLE- CONCRETO FIBRA POLIPROPILENIO | 2025-06-11 | 7/9/2025 12:00:00 AM | 28 | 28 | 53.2 | 190 |  | 52.5 | 3 | 190
B-19322 VIALE 26 | 177 | 4000 PSI | TANQUE POTABLE- CONCRETO FIBRA POLIPROPILENIO | 2025-06-11 | 7/9/2025 12:00:00 AM | 28 | 28 | 53.5 | 191 |  | 52.5 | 3 | 191.071
B-19322 VIALE 26 | 177 | 4000 PSI | TANQUE POTABLE-CONCRETO FIBRA POLIPROPILENIO | 2025-06-11 | 7/9/2025 12:00:00 AM | 28 | 28 | 50.4 | 180 |  | 48.583 | 6 | 180
B-19322 VIALE 26 | 177 | 4000 PSI | TANQUE POTABLE-CONCRETO FIBRA POLIPROPILENIO | 2025-06-11 | 7/9/2025 12:00:00 AM | 28 | 28 | 49.7 | 177 |  | 48.583 | 6 | 177.5
B-19322 VIALE 26 | 177 | 4000 PSI | TANQUE POTABLE-CONCRETO FIBRA POLIPROPILENIO | 2025-06-11 | 7/9/2025 12:00:00 AM | 28 | 28 | 48.5 | 173 |  | 48.583 | 6 | 173.214
B-19322 VIALE 26 | 152 | 4000 PSI | TAPA TANQUE LLUVIAS | 2025-06-19 | 7/17/2025 12:00:00 AM | 28 | 28 | 42.9 | 153 |  | 43.967 | 3 | 153.214
B-19322 VIALE 26 | 152 | 4000 PSI | TAPA TANQUE LLUVIAS | 2025-06-19 | 7/17/2025 12:00:00 AM | 28 | 28 | 43.5 | 155 |  | 43.967 | 3 | 155.357
B-19322 VIALE 26 | 152 | 4000 PSI | TAPA TANQUE LLUVIAS | 2025-06-19 | 7/17/2025 12:00:00 AM | 28 | 28 | 45.5 | 162 |  | 43.967 | 3 | 162.5
B-19322 VIALE 26 | 228.6 | 4000 PSI | MURO 19,22,24,07 DEL EJE 01 CON B | 2025-11-10 | 12/8/2025 12:00:00 AM | 28 | 28 | 45 | 161 | MURO | 44.5 | 3 | 160.714
B-19322 VIALE 26 | 228.6 | 4000 PSI | MURO 19,22,24,07 DEL EJE 01 CON B | 2025-11-10 | 12/8/2025 12:00:00 AM | 28 | 28 | 44.6 | 159 | MURO | 44.5 | 3 | 159.286
B-19322 VIALE 26 | 228.6 | 4000 PSI | MURO 19,22,24,07 DEL EJE 01 CON B | 2025-11-10 | 12/8/2025 12:00:00 AM | 28 | 28 | 43.9 | 157 | MURO | 44.5 | 3 | 156.786
B-19322 VIALE 26 | 241.3 | 4000 PSI | TORRE 2 MUROS 32,29,10 DEL EJE 13 | 2025-11-11 | 12/9/2025 12:00:00 AM | 28 | 28 | 39.1 | 140 | MURO | 38.133 | 3 | 139.643
B-19322 VIALE 26 | 241.3 | 4000 PSI | TORRE 2 MUROS 32,29,10 DEL EJE 13 | 2025-11-11 | 12/9/2025 12:00:00 AM | 28 | 28 | 37.7 | 135 | MURO | 38.133 | 3 | 134.643
B-19322 VIALE 26 | 241.3 | 4000 PSI | TORRE 2 MUROS 32,29,10 DEL EJE 13 | 2025-11-11 | 12/9/2025 12:00:00 AM | 28 | 28 | 37.6 | 134 | MURO | 38.133 | 3 | 134.286
B-19322 VIALE 26 | 222.25 | 4000 PSI | MUROS T2 PISO 1 02, 31, 14 EJE 12 | 2025-11-13 | 12/11/2025 12:00:00 AM | 28 | 28 | 37.1 | 133 | MURO | 36.9 | 3 | 132.5
B-19322 VIALE 26 | 228.6 | 4000 PSI | PISO 1 MUROS 32,09, 29 EJE 09 | 2025-11-18 | 12/16/2025 12:00:00 AM | 28 | 28 | 34.1 | 122 | MURO | 35.4 | 3 | 121.786
B-19322 VIALE 26 | 228.6 | 4000 PSI | PISO 1 MUROS 32,09, 29 EJE 09 | 2025-11-18 | 12/16/2025 12:00:00 AM | 28 | 28 | 36.6 | 131 | MURO | 35.4 | 3 | 130.714
B-19322 VIALE 26 | 228.6 | 4000 PSI | PISO 1 MUROS 32,09, 29 EJE 09 | 2025-11-18 | 12/16/2025 12:00:00 AM | 28 | 28 | 35.5 | 127 | MURO | 35.4 | 3 | 126.786
B-19322 VIALE 26 | 234.95 | 4000 PSI | MUROS T2PISO 1 32, 09, 29 EJE 11 | 2025-11-13 | 12/11/2025 12:00:00 AM | 28 | 28 | 38.5 | 138 | MURO | 37.967 | 3 | 137.5
B-19322 VIALE 26 | 234.95 | 4000 PSI | MUROS T2PISO 1 32, 09, 29 EJE 11 | 2025-11-13 | 12/11/2025 12:00:00 AM | 28 | 28 | 37.6 | 134 | MURO | 37.967 | 3 | 134.286
B-19322 VIALE 26 | 241.3 | 4000 PSI | PISO 1 MUROS 14, 31, 02 EJE 06 | 2025-11-18 | 12/16/2025 12:00:00 AM | 28 | 28 | 35.8 | 128 | MURO | 36.833 | 3 | 127.857
B-19322 VIALE 26 | 241.3 | 4000 PSI | PISO 1 MUROS 14, 31, 02 EJE 06 | 2025-11-18 | 12/16/2025 12:00:00 AM | 28 | 28 | 37.9 | 135 | MURO | 36.833 | 3 | 135.357
B-19322 VIALE 26 | 241.3 | 4000 PSI | PISO 1 MUROS 14, 31, 02 EJE 06 | 2025-11-18 | 12/16/2025 12:00:00 AM | 28 | 28 | 36.8 | 132 | MURO | 36.833 | 3 | 131.429
B-19322 VIALE 26 | 241.3 | 4000 PSI | MUROS PISO 1 32,09,29 EJE 07 ENTRE A Y J | 2025-11-19 | 12/17/2025 12:00:00 AM | 28 | 28 | 35.1 | 125 | MURO | 34.233 | 3 | 125.357
B-19322 VIALE 26 | 241.3 | 4000 PSI | MUROS PISO 1 32,09,29 EJE 07 ENTRE A Y J | 2025-11-19 | 12/17/2025 12:00:00 AM | 28 | 28 | 34.9 | 125 | MURO | 34.233 | 3 | 124.643
B-19322 VIALE 26 | 241.3 | 4000 PSI | MUROS PISO 1 32,09,29 EJE 07 ENTRE A Y J | 2025-11-19 | 12/17/2025 12:00:00 AM | 28 | 28 | 32.7 | 117 | MURO | 34.233 | 3 | 116.786
B-19322 VIALE 26 | 234.95 | 4000 PSI | MUROS 14,31,02 EJE 04 ENTRE J Y F | 2025-11-10 | 12/8/2025 12:00:00 AM | 28 | 28 | 39.5 | 141 | MURO | 37.767 | 3 | 141.071
B-19322 VIALE 26 | 234.95 | 4000 PSI | MUROS 14,31,02 EJE 04 ENTRE J Y F | 2025-11-10 | 12/8/2025 12:00:00 AM | 28 | 28 | 35.9 | 128 | MURO | 37.767 | 3 | 128.214
B-19322 VIALE 26 | 234.95 | 4000 PSI | MUROS 14,31,02 EJE 04 ENTRE J Y F | 2025-11-10 | 12/8/2025 12:00:00 AM | 28 | 28 | 37.9 | 135 | MURO | 37.767 | 3 | 135.357
B-19322 VIALE 26 | 228.6 | 4000 PSI | MUROS PISO 1 T2 EJE 06 M 31, 02, 14 ENTRE A y D | 2025-11-21 | 12/19/2025 12:00:00 AM | 28 | 28 | 29.2 | 104 | MURO | 30.433 | 3 | 104.286
B-19322 VIALE 26 | 228.6 | 4000 PSI | MUROS PISO 1 T2 EJE 06 M 31, 02, 14 ENTRE A y D | 2025-11-21 | 12/19/2025 12:00:00 AM | 28 | 28 | 29.5 | 105 | MURO | 30.433 | 3 | 105.357
B-19322 VIALE 26 | 228.6 | 4000 PSI | MUROS PISO 1 T2 EJE 06 M 31, 02, 14 ENTRE A y D | 2025-11-21 | 12/19/2025 12:00:00 AM | 28 | 28 | 32.6 | 116 | MURO | 30.433 | 3 | 116.429
B-19322 VIALE 26 | 234.95 | 4000 PSI | MUROS T2PISO 1 32, 09, 29 EJE 11 | 2025-11-13 | 12/11/2025 12:00:00 AM | 28 | 28 | 37.8 | 135 | MURO | 37.967 | 3 | 135
B-19322 VIALE 26 | 222.25 | 4000 PSI | MUROS T2 PISO 1 02, 31, 14 EJE 12 | 2025-11-13 | 12/11/2025 12:00:00 AM | 28 | 28 | 37.4 | 134 | MURO | 36.9 | 3 | 133.571
B-19322 VIALE 26 | 222.25 | 4000 PSI | MUROS T2 PISO 1 02, 31, 14 EJE 12 | 2025-11-13 | 12/11/2025 12:00:00 AM | 28 | 28 | 36.2 | 129 | MURO | 36.9 | 3 | 129.286
B-19322 VIALE 26 | 228.6 | 4000 PSI | MURO PISO 2 EJE 15 ENTRE J y D M-16-27-01 | 2025-11-27 | 12/25/2025 12:00:00 AM | 28 | 28 | 37.4 | 134 | MURO | 35.7 | 3 | 133.571
B-19322 VIALE 26 | 228.6 | 4000 PSI | MURO PISO 2 EJE 15 ENTRE J y D M-16-27-01 | 2025-11-27 | 12/25/2025 12:00:00 AM | 28 | 28 | 34.7 | 124 | MURO | 35.7 | 3 | 123.929
B-19322 VIALE 26 | 228.6 | 4000 PSI | MURO PISO 2 EJE 15 ENTRE J y D M-16-27-01 | 2025-11-27 | 12/25/2025 12:00:00 AM | 28 | 28 | 35 | 125 | MURO | 35.7 | 3 | 125
B-19322 VIALE 26 | 228.6 | 4000 PSI | MUROS PISO 2 EJE 11 ENTRE AYJ M=32.09.29 | 2025-11-28 | 12/26/2025 12:00:00 AM | 28 | 28 | 33.8 | 121 | MURO | 32.433 | 3 | 120.714
B-19322 VIALE 26 | 228.6 | 4000 PSI | MUROS PISO 2 EJE 11 ENTRE AYJ M=32.09.29 | 2025-11-28 | 12/26/2025 12:00:00 AM | 28 | 28 | 31.5 | 112 | MURO | 32.433 | 3 | 112.5
B-19322 VIALE 26 | 228.6 | 4000 PSI | MUROS PISO 2 EJE 11 ENTRE AYJ M=32.09.29 | 2025-11-28 | 12/26/2025 12:00:00 AM | 28 | 28 | 32 | 114 | MURO | 32.433 | 3 | 114.286
B-19322 VIALE 26 | 209.55 | 4000 PSI | MUROS PISO 2 EJE 06 y 07 ENTRE A y J M=31-32-14-09-29 | 2025-12-01 | 12/29/2025 12:00:00 AM | 28 | 28 | 33.7 | 120 | MURO | 35.133 | 3 | 120.357
B-19322 VIALE 26 | 209.55 | 4000 PSI | MUROS PISO 2 EJE 06 y 07 ENTRE A y J M=31-32-14-09-29 | 2025-12-01 | 12/29/2025 12:00:00 AM | 28 | 28 | 35.4 | 126 | MURO | 35.133 | 3 | 126.429
B-19322 VIALE 26 | 209.55 | 4000 PSI | MUROS PISO 2 EJE 06 y 07 ENTRE A y J M=31-32-14-09-29 | 2025-12-01 | 12/29/2025 12:00:00 AM | 28 | 28 | 36.3 | 130 | MURO | 35.133 | 3 | 129.643
B-19322 VIALE 26 | 203.2 | 4000 PSI | MUROS PISO 2 EJE 06 y 07 ENTRE A y J M-31-14-02 | 2025-12-02 | 12/30/2025 12:00:00 AM | 28 | 28 | 34.7 | 124 | MURO | 34.633 | 3 | 123.929
B-19322 VIALE 26 | 203.2 | 4000 PSI | MUROS PISO 2 EJE 06 y 07 ENTRE A y J M-31-14-02 | 2025-12-02 | 12/30/2025 12:00:00 AM | 28 | 28 | 35.1 | 125 | MURO | 34.633 | 3 | 125.357
B-19322 VIALE 26 | 203.2 | 4000 PSI | MUROS PISO 2 EJE 06 y 07 ENTRE A y J M-31-14-02 | 2025-12-02 | 12/30/2025 12:00:00 AM | 28 | 28 | 34.1 | 122 | MURO | 34.633 | 3 | 121.786
B-19322 VIALE 26 | 241.3 | 4000 PSI | MUROS PISO 2 EJE 04 y 05 ENTRE A y J M= 32-29-09 | 2025-12-03 | 12/31/2025 12:00:00 AM | 28 | 28 | 34.8 | 124 | MURO | 35.267 | 3 | 124.286
B-19322 VIALE 26 | 241.3 | 4000 PSI | MUROS PISO 2 EJE 04 y 05 ENTRE A y J M= 32-29-09 | 2025-12-03 | 12/31/2025 12:00:00 AM | 28 | 28 | 35 | 125 | MURO | 35.267 | 3 | 125
B-19322 VIALE 26 | 241.3 | 4000 PSI | MUROS PISO 2 EJE 04 y 05 ENTRE A y J M= 32-29-09 | 2025-12-03 | 12/31/2025 12:00:00 AM | 28 | 28 | 36 | 129 | MURO | 35.267 | 3 | 128.571
B-19322 VIALE 26 | 215.9 | 4000 PSI | MUROS PISO 2 EJE 01 AL 03 ENTRE A y J M= 21-01-20-05-22 | 2025-12-05 | 1/2/2026 12:00:00 AM | 28 | 28 | 32 | 114 | MURO | 33.9 | 3 | 114.286
B-19322 VIALE 26 | 215.9 | 4000 PSI | MUROS PISO 2 EJE 01 AL 03 ENTRE A y J M= 21-01-20-05-22 | 2025-12-05 | 1/2/2026 12:00:00 AM | 28 | 28 | 34.8 | 124 | MURO | 33.9 | 3 | 124.286
B-19322 VIALE 26 | 215.9 | 4000 PSI | MUROS PISO 2 EJE 01 AL 03 ENTRE A y J M= 21-01-20-05-22 | 2025-12-05 | 1/2/2026 12:00:00 AM | 28 | 28 | 34.9 | 124 | MURO | 33.9 | 3 | 124.643
B-19322 VIALE 26 | 190.5 | 4000 PSI | MUROS PISO 1 EJE 15 Y 14 ENTERE J y H M=32,31-27-28-29-30 | 2025-12-09 | 1/6/2026 12:00:00 AM | 28 | 28 | 30.5 | 109 | MURO | 30.633 | 3 | 108.929
B-19322 VIALE 26 | 190.5 | 4000 PSI | MUROS PISO 1 EJE 15 Y 14 ENTERE J y H M=32,31-27-28-29-30 | 2025-12-09 | 1/6/2026 12:00:00 AM | 28 | 28 | 30.9 | 110 | MURO | 30.633 | 3 | 110.357
B-19322 VIALE 26 | 190.5 | 4000 PSI | MUROS PISO 1 EJE 15 Y 14 ENTERE J y H M=32,31-27-28-29-30 | 2025-12-09 | 1/6/2026 12:00:00 AM | 28 | 28 | 30.5 | 109 | MURO | 30.633 | 3 | 108.929
B-19322 VIALE 26 | 152.4 | 4000 PSI | MUROS PISO 1 EJE 12 ENTERE A y D M=13,25,02 | 2025-12-09 | 1/6/2026 12:00:00 AM | 28 | 28 | 27.7 | 99 | MURO | 27.167 | 3 | 98.929
B-19322 VIALE 26 | 152.4 | 4000 PSI | MUROS PISO 1 EJE 12 ENTERE A y D M=13,25,02 | 2025-12-09 | 1/6/2026 12:00:00 AM | 28 | 28 | 27 | 96 | MURO | 27.167 | 3 | 96.429
B-19322 VIALE 26 | 152.4 | 4000 PSI | MUROS PISO 1 EJE 12 ENTERE A y D M=13,25,02 | 2025-12-09 | 1/6/2026 12:00:00 AM | 28 | 28 | 26.8 | 96 | MURO | 27.167 | 3 | 95.714
B-19322 VIALE 26 | 177.8 | 3000 PSI | PLACA TORRE 2 PISO 3 EJE 08 AL 10 DEL A AL J | 2025-12-09 | 1/6/2026 12:00:00 AM | 28 | 28 | 29.6 | 141 | PLACA | 29.633 | 3 | 105.714
B-19322 VIALE 26 | 177.8 | 3000 PSI | PLACA TORRE 2 PISO 3 EJE 08 AL 10 DEL A AL J | 2025-12-09 | 1/6/2026 12:00:00 AM | 28 | 28 | 28.4 | 135 | PLACA | 29.633 | 3 | 101.429
B-19322 VIALE 26 | 177.8 | 3000 PSI | PLACA TORRE 2 PISO 3 EJE 08 AL 10 DEL A AL J | 2025-12-09 | 1/6/2026 12:00:00 AM | 28 | 28 | 30.9 | 147 | PLACA | 29.633 | 3 | 110.357
B-19322 VIALE 26 | 203.2 | 4000 PSI | MUROS T2 PISO 3 EJE 12 ENTRE J y E M= | 2025-12-10 | 1/7/2026 12:00:00 AM | 28 | 28 | 29.1 | 104 | MURO | 29.5 | 3 | 103.929
B-19322 VIALE 26 | 203.2 | 4000 PSI | MUROS T2 PISO 3 EJE 12 ENTRE J y E M= | 2025-12-10 | 1/7/2026 12:00:00 AM | 28 | 28 | 30 | 107 | MURO | 29.5 | 3 | 107.143
B-19322 VIALE 26 | 203.2 | 4000 PSI | MUROS T2 PISO 3 EJE 12 ENTRE J y E M= | 2025-12-10 | 1/7/2026 12:00:00 AM | 28 | 28 | 29.4 | 105 | MURO | 29.5 | 3 | 105
B-19322 VIALE 26 | 215.9 | 4000 PSI | MUROS T2 PISO 3 EJE 11 ENYTE ENTRE E y J M= | 2025-12-10 | 1/7/2026 12:00:00 AM | 28 | 28 | 31.4 | 112 | MURO | 31.633 | 3 | 112.143
B-19322 VIALE 26 | 215.9 | 4000 PSI | MUROS T2 PISO 3 EJE 11 ENYTE ENTRE E y J M= | 2025-12-10 | 1/7/2026 12:00:00 AM | 28 | 28 | 32.8 | 117 | MURO | 31.633 | 3 | 117.143
B-19322 VIALE 26 | 215.9 | 4000 PSI | MUROS T2 PISO 3 EJE 11 ENYTE ENTRE E y J M= | 2025-12-10 | 1/7/2026 12:00:00 AM | 28 | 28 | 30.7 | 110 | MURO | 31.633 | 3 | 109.643
B-19322 VIALE 26 | 203.2 | 4000 PSI | MUROS PISO 3 EJE 10 Y 11 ENTERE A y J M=14,31,02 | 2025-12-11 | 1/8/2026 12:00:00 AM | 28 | 28 | 34.9 | 124 | MURO | 34.433 | 3 | 124.643
B-19322 VIALE 26 | 203.2 | 4000 PSI | MUROS PISO 3 EJE 10 Y 11 ENTERE A y J M=14,31,02 | 2025-12-11 | 1/8/2026 12:00:00 AM | 28 | 28 | 34.3 | 122 | MURO | 34.433 | 3 | 122.5
B-19322 VIALE 26 | 203.2 | 4000 PSI | MUROS PISO 3 EJE 10 Y 11 ENTERE A y J M=14,31,02 | 2025-12-11 | 1/8/2026 12:00:00 AM | 28 | 28 | 34.1 | 122 | MURO | 34.433 | 3 | 121.786
B-19322 VIALE 26 | 266.7 | 4000 PSI | PRUEBA | 2025-12-12 | 1/9/2026 12:00:00 AM | 28 | 28 | 34.3 | 122 |  | 35.833 | 3 | 122.5
B-19322 VIALE 26 | 266.7 | 4000 PSI | PRUEBA | 2025-12-12 | 1/9/2026 12:00:00 AM | 28 | 28 | 36.5 | 130 |  | 35.833 | 3 | 130.357
B-19322 VIALE 26 | 266.7 | 4000 PSI | PRUEBA | 2025-12-12 | 1/9/2026 12:00:00 AM | 28 | 28 | 36.7 | 131 |  | 35.833 | 3 | 131.071
B-19322 VIALE 26 | 209.55 | 4000 PSI | MUROS PISO 3 EJE 08 y 09 ENTRE A y J M= 32-29-09 | 2025-12-12 | 1/9/2026 12:00:00 AM | 28 | 28 | 27.5 | 98 | MURO | 28.6 | 3 | 98.214
B-19322 VIALE 26 | 209.55 | 4000 PSI | MUROS PISO 3 EJE 08 y 09 ENTRE A y J M= 32-29-09 | 2025-12-12 | 1/9/2026 12:00:00 AM | 28 | 28 | 28.7 | 103 | MURO | 28.6 | 3 | 102.5
B-19322 VIALE 26 | 209.55 | 4000 PSI | MUROS PISO 3 EJE 08 y 09 ENTRE A y J M= 32-29-09 | 2025-12-12 | 1/9/2026 12:00:00 AM | 28 | 28 | 29.6 | 106 | MURO | 28.6 | 3 | 105.714
B-19322 VIALE 26 | 203.2 | 4000 PSI | MUROS PISO 1 EJE 10 y 11 ENTRTE A y J M=22-23-09 | 2025-12-12 | 1/9/2026 12:00:00 AM | 28 | 28 | 34.3 | 122 | MURO | 34.533 | 3 | 122.5
B-19322 VIALE 26 | 203.2 | 4000 PSI | MUROS PISO 1 EJE 10 y 11 ENTRTE A y J M=22-23-09 | 2025-12-12 | 1/9/2026 12:00:00 AM | 28 | 28 | 35.3 | 126 | MURO | 34.533 | 3 | 126.071
B-19322 VIALE 26 | 203.2 | 4000 PSI | MUROS PISO 1 EJE 10 y 11 ENTRTE A y J M=22-23-09 | 2025-12-12 | 1/9/2026 12:00:00 AM | 28 | 28 | 34 | 122 | MURO | 34.533 | 3 | 121.429
B-19322 VIALE 26 | 215.9 | 4000 PSI | MUROS PISO 3 EJE 06 y 07 ENTRE A y J M=32-29-09 | 2025-12-15 | 1/12/2026 12:00:00 AM | 28 | 28 | 31.3 | 112 | MURO | 31.2 | 3 | 111.786
B-19322 VIALE 26 | 215.9 | 4000 PSI | MUROS PISO 3 EJE 06 y 07 ENTRE A y J M=32-29-09 | 2025-12-15 | 1/12/2026 12:00:00 AM | 28 | 28 | 31.2 | 111 | MURO | 31.2 | 3 | 111.429
B-19322 VIALE 26 | 215.9 | 4000 PSI | MUROS PISO 3 EJE 06 y 07 ENTRE A y J M=32-29-09 | 2025-12-15 | 1/12/2026 12:00:00 AM | 28 | 28 | 31.1 | 111 | MURO | 31.2 | 3 | 111.071
B-19322 VIALE 26 | 203.2 | 4000 PSI | MUROS TORRE 1 PISO 1 EJE 08 y 09 ENTRE A y J M= 23-22-09 | 2025-12-15 | 1/12/2026 12:00:00 AM | 28 | 28 | 31.3 | 112 | MURO | 31.6 | 3 | 111.786
B-19322 VIALE 26 | 203.2 | 4000 PSI | MUROS TORRE 1 PISO 1 EJE 08 y 09 ENTRE A y J M= 23-22-09 | 2025-12-15 | 1/12/2026 12:00:00 AM | 28 | 28 | 31.2 | 112 | MURO | 31.6 | 3 | 111.429
B-19322 VIALE 26 | 203.2 | 4000 PSI | MUROS TORRE 1 PISO 1 EJE 08 y 09 ENTRE A y J M= 23-22-09 | 2025-12-15 | 1/12/2026 12:00:00 AM | 28 | 28 | 32.3 | 115 | MURO | 31.6 | 3 | 115.357
B-19322 VIALE 26 | 215.9 | 4000 PSI | MUROS TORRE 1 PISO 1 EJE 07 y 06 ENTRTE A y J M= 23,22,09 | 2025-12-17 | 1/14/2026 12:00:00 AM | 28 | 28 | 37 | 132 | MURO | 34.4 | 3 | 132.143
B-19322 VIALE 26 | 215.9 | 4000 PSI | MUROS TORRE 1 PISO 1 EJE 07 y 06 ENTRTE A y J M= 23,22,09 | 2025-12-17 | 1/14/2026 12:00:00 AM | 28 | 28 | 33.4 | 119 | MURO | 34.4 | 3 | 119.286
B-19322 VIALE 26 | 215.9 | 4000 PSI | MUROS TORRE 1 PISO 1 EJE 07 y 06 ENTRTE A y J M= 23,22,09 | 2025-12-17 | 1/14/2026 12:00:00 AM | 28 | 28 | 32.8 | 117 | MURO | 34.4 | 3 | 117.143
B-19322 VIALE 26 | 228.6 | 4000 PSI | MUROS TORRE 2 PISO 3 EJE 05 ENTRE A y J M=32-29-09 | 2025-12-18 | 1/15/2026 12:00:00 AM | 28 | 28 | 33.1 | 118 | MURO | 33.467 | 3 | 118.214
B-19322 VIALE 26 | 228.6 | 4000 PSI | MUROS TORRE 2 PISO 3 EJE 05 ENTRE A y J M=32-29-09 | 2025-12-18 | 1/15/2026 12:00:00 AM | 28 | 28 | 32.8 | 117 | MURO | 33.467 | 3 | 117.143
B-19322 VIALE 26 | 228.6 | 4000 PSI | MUROS TORRE 2 PISO 3 EJE 05 ENTRE A y J M=32-29-09 | 2025-12-18 | 1/15/2026 12:00:00 AM | 28 | 28 | 34.5 | 123 | MURO | 33.467 | 3 | 123.214
B-19322 VIALE 26 | 177.8 | 4000 PSI | MUROS PISO 1 EJE 02 y 04 ENTRE G y J M=23-08-21 | 2025-12-19 | 1/16/2026 12:00:00 AM | 28 | 28 | 30.7 | 110 | MURO | 32.567 | 3 | 109.643
B-19322 VIALE 26 | 177.8 | 4000 PSI | MUROS PISO 1 EJE 02 y 04 ENTRE G y J M=23-08-21 | 2025-12-19 | 1/16/2026 12:00:00 AM | 28 | 28 | 33.6 | 120 | MURO | 32.567 | 3 | 120
B-19322 VIALE 26 | 177.8 | 4000 PSI | MUROS PISO 1 EJE 02 y 04 ENTRE G y J M=23-08-21 | 2025-12-19 | 1/16/2026 12:00:00 AM | 28 | 28 | 33.4 | 119 | MURO | 32.567 | 3 | 119.286
B-19322 VIALE 26 | 203.2 | 4000 PSI | MUROS PISO 3 EJE 03 y 04 ENTRE A y J M=32,29A,09A | 2025-12-19 | 1/16/2026 12:00:00 AM | 28 | 28 | 27.6 | 98 | MURO | 30.167 | 3 | 98.571
B-19322 VIALE 26 | 203.2 | 4000 PSI | MUROS PISO 3 EJE 03 y 04 ENTRE A y J M=32,29A,09A | 2025-12-19 | 1/16/2026 12:00:00 AM | 28 | 28 | 30.4 | 109 | MURO | 30.167 | 3 | 108.571
B-19322 VIALE 26 | 203.2 | 4000 PSI | MUROS PISO 3 EJE 03 y 04 ENTRE A y J M=32,29A,09A | 2025-12-19 | 1/16/2026 12:00:00 AM | 28 | 28 | 32.5 | 116 | MURO | 30.167 | 3 | 116.071
B-19322 VIALE 26 | 203.2 | 4000 PSI | MUROS T1 PISO 1 EJES 02 y 03 ENTRE J y H M=01,12,18,20 | 2025-12-23 | 1/20/2026 12:00:00 AM | 28 | 28 | 30 | 107 | MURO | 30.133 | 3 | 107.143
B-19322 VIALE 26 | 203.2 | 4000 PSI | MUROS T1 PISO 1 EJES 02 y 03 ENTRE J y H M=01,12,18,20 | 2025-12-23 | 1/20/2026 12:00:00 AM | 28 | 28 | 30.3 | 108 | MURO | 30.133 | 3 | 108.214
B-19322 VIALE 26 | 203.2 | 4000 PSI | MUROS T1 PISO 1 EJES 02 y 03 ENTRE J y H M=01,12,18,20 | 2025-12-23 | 1/20/2026 12:00:00 AM | 28 | 28 | 30.1 | 107 | MURO | 30.133 | 3 | 107.5
B-19322 VIALE 26 | 228.6 | 4000 PSI | MUROS TORRE 2 PISO 3 EJE 01 y 02 ENTRE A y J M=19,24,22,25,07,26 | 2025-12-26 | 1/23/2026 12:00:00 AM | 28 | 28 | 25.6 | 91 | MURO | 26.967 | 3 | 91.429
B-19322 VIALE 26 | 228.6 | 4000 PSI | MUROS TORRE 2 PISO 3 EJE 01 y 02 ENTRE A y J M=19,24,22,25,07,26 | 2025-12-26 | 1/23/2026 12:00:00 AM | 28 | 28 | 28.5 | 102 | MURO | 26.967 | 3 | 101.786
B-19322 VIALE 26 | 228.6 | 4000 PSI | MUROS TORRE 2 PISO 3 EJE 01 y 02 ENTRE A y J M=19,24,22,25,07,26 | 2025-12-26 | 1/23/2026 12:00:00 AM | 28 | 28 | 26.8 | 96 | MURO | 26.967 | 3 | 95.714
B-19322 VIALE 26 | 215.9 | 4000 PSI | MUROS PISO EJE 01 al 03 ENTRE A y F M=14,17,15 | 2025-12-30 | 1/27/2026 12:00:00 AM | 28 | 28 | 29.1 | 104 | MURO | 28.733 | 3 | 103.929
B-19322 VIALE 26 | 215.9 | 4000 PSI | MUROS PISO EJE 01 al 03 ENTRE A y F M=14,17,15 | 2025-12-30 | 1/27/2026 12:00:00 AM | 28 | 28 | 29.1 | 104 | MURO | 28.733 | 3 | 103.929
B-19322 VIALE 26 | 215.9 | 4000 PSI | MUROS PISO EJE 01 al 03 ENTRE A y F M=14,17,15 | 2025-12-30 | 1/27/2026 12:00:00 AM | 28 | 28 | 28 | 100 | MURO | 28.733 | 3 | 100
B-19322 VIALE 26 | 215 | 4000 PSI | MUROS PISO 4 EJE 13 AL 15 ENTRE AYJ M=03,04,35,36,37,40 | 2026-01-08 | 2/5/2026 12:00:00 AM | 28 | 28 | 30.5 | 109 | MURO | 31.5 | 3 | 108.929
B-19322 VIALE 26 | 215 | 4000 PSI | MUROS PISO 4 EJE 13 AL 15 ENTRE AYJ M=03,04,35,36,37,40 | 2026-01-08 | 2/5/2026 12:00:00 AM | 28 | 28 | 31.6 | 113 | MURO | 31.5 | 3 | 112.857
B-19322 VIALE 26 | 215 | 4000 PSI | MUROS PISO 4 EJE 13 AL 15 ENTRE AYJ M=03,04,35,36,37,40 | 2026-01-08 | 2/5/2026 12:00:00 AM | 28 | 28 | 32.4 | 116 | MURO | 31.5 | 3 | 115.714
B-19322 VIALE 26 | 228.6 | 4000 PSI | MUROSP T2 PISO 4 EJE 11 AL 12 ENTRE AYJ M= 32.29.09 | 2026-01-10 | 2/7/2026 12:00:00 AM | 28 | 28 | 29.9 | 107 | MURO | 30.233 | 3 | 106.786
B-19322 VIALE 26 | 228.6 | 4000 PSI | MUROSP T2 PISO 4 EJE 11 AL 12 ENTRE AYJ M= 32.29.09 | 2026-01-10 | 2/7/2026 12:00:00 AM | 28 | 28 | 28.9 | 103 | MURO | 30.233 | 3 | 103.214
B-19322 VIALE 26 | 228.6 | 4000 PSI | MUROSP T2 PISO 4 EJE 11 AL 12 ENTRE AYJ M= 32.29.09 | 2026-01-10 | 2/7/2026 12:00:00 AM | 28 | 28 | 31.9 | 114 | MURO | 30.233 | 3 | 113.929
B-19322 VIALE 26 | 228.6 | 4000 PSI | MUROS T2 PISO 4 EJE 10 AL 8 ENTRE AYJ M=14,31,02 | 2026-01-13 | 2/10/2026 12:00:00 AM | 28 | 28 | 27.8 | 99 | MURO | 27.367 | 3 | 99.286
B-19322 VIALE 26 | 228.6 | 4000 PSI | MUROS T2 PISO 4 EJE 10 AL 8 ENTRE AYJ M=14,31,02 | 2026-01-13 | 2/10/2026 12:00:00 AM | 28 | 28 | 28 | 100 | MURO | 27.367 | 3 | 100
B-19322 VIALE 26 | 228.6 | 4000 PSI | MUROS T2 PISO 4 EJE 10 AL 8 ENTRE AYJ M=14,31,02 | 2026-01-13 | 2/10/2026 12:00:00 AM | 28 | 28 | 26.3 | 94 | MURO | 27.367 | 3 | 93.929
B-19322 VIALE 26 | 241.3 | 4000 PSI | MUROS T2 PISO 4 EJE 6 Y 7 ENTRE AYJ M=29,09,32 | 2026-01-14 | 2/11/2026 12:00:00 AM | 28 | 28 | 26.5 | 95 | MURO | 27.533 | 3 | 94.643
B-19322 VIALE 26 | 241.3 | 4000 PSI | MUROS T2 PISO 4 EJE 6 Y 7 ENTRE AYJ M=29,09,32 | 2026-01-14 | 2/11/2026 12:00:00 AM | 28 | 28 | 27.7 | 99 | MURO | 27.533 | 3 | 98.929
B-19322 VIALE 26 | 241.3 | 4000 PSI | MUROS T2 PISO 4 EJE 6 Y 7 ENTRE AYJ M=29,09,32 | 2026-01-14 | 2/11/2026 12:00:00 AM | 28 | 28 | 28.4 | 101 | MURO | 27.533 | 3 | 101.429
B-19322 VIALE 26 | 203.2 | 4000 PSI | MUROS T2 PISO 4 EJE 04Y05 ENTRE AYJ M=14,31,02 | 2026-01-15 | 2/12/2026 12:00:00 AM | 28 | 28 | 28.1 | 100 | MURO | 28.767 | 3 | 100.357
B-19322 VIALE 26 | 203.2 | 4000 PSI | MUROS T2 PISO 4 EJE 04Y05 ENTRE AYJ M=14,31,02 | 2026-01-15 | 2/12/2026 12:00:00 AM | 28 | 28 | 28.5 | 102 | MURO | 28.767 | 3 | 101.786
B-19322 VIALE 26 | 203.2 | 4000 PSI | MUROS T2 PISO 4 EJE 04Y05 ENTRE AYJ M=14,31,02 | 2026-01-15 | 2/12/2026 12:00:00 AM | 28 | 28 | 29.7 | 106 | MURO | 28.767 | 3 | 106.071
B-19322 VIALE 26 | 215.9 | 4000 PSI | MUROS T2 PISO 4 EJE 02 Y 03 ENTRE AyJ -01,27,16,15 | 2026-01-16 | 2/13/2026 12:00:00 AM | 28 | 28 | 28.6 | 102 | MURO | 29.733 | 3 | 102.143
B-19322 VIALE 26 | 215.9 | 4000 PSI | MUROS T2 PISO 4 EJE 02 Y 03 ENTRE AyJ -01,27,16,15 | 2026-01-16 | 2/13/2026 12:00:00 AM | 28 | 28 | 30.2 | 108 | MURO | 29.733 | 3 | 107.857
B-19322 VIALE 26 | 215.9 | 4000 PSI | MUROS T2 PISO 4 EJE 02 Y 03 ENTRE AyJ -01,27,16,15 | 2026-01-16 | 2/13/2026 12:00:00 AM | 28 | 28 | 30.4 | 108 | MURO | 29.733 | 3 | 108.571
B-19322 VIALE 26 | 215.9 | 4000 PSI | MUROS T2 P4 EJE 01 AL 02 ENTRE AYD M=01,21,05,20,26,25,19 | 2026-01-17 | 2/14/2026 12:00:00 AM | 28 | 28 | 27.5 | 98 | MURO | 27 | 3 | 98.214
B-19322 VIALE 26 | 215.9 | 4000 PSI | MUROS T2 P4 EJE 01 AL 02 ENTRE AYD M=01,21,05,20,26,25,19 | 2026-01-17 | 2/14/2026 12:00:00 AM | 28 | 28 | 25.7 | 92 | MURO | 27 | 3 | 91.786
B-19322 VIALE 26 | 215.9 | 4000 PSI | MUROS T2 P4 EJE 01 AL 02 ENTRE AYD M=01,21,05,20,26,25,19 | 2026-01-17 | 2/14/2026 12:00:00 AM | 28 | 28 | 27.8 | 99 | MURO | 27 | 3 | 99.286
B-19322 VIALE 26 | 241.3 | 4000 PSI | MUROS T2 PISO 5 EJE 12 AL 15 ENTRE AYJ M=3,4,35,36,37,38,39 | 2026-01-20 | 2/17/2026 12:00:00 AM | 28 | 28 | 28.3 | 101 | MURO | 28.9 | 3 | 101.071
B-19322 VIALE 26 | 241.3 | 4000 PSI | MUROS T2 PISO 5 EJE 12 AL 15 ENTRE AYJ M=3,4,35,36,37,38,39 | 2026-01-20 | 2/17/2026 12:00:00 AM | 28 | 28 | 28.6 | 102 | MURO | 28.9 | 3 | 102.143
B-19322 VIALE 26 | 241.3 | 4000 PSI | MUROS T2 PISO 5 EJE 12 AL 15 ENTRE AYJ M=3,4,35,36,37,38,39 | 2026-01-20 | 2/17/2026 12:00:00 AM | 28 | 28 | 29.8 | 106 | MURO | 28.9 | 3 | 106.429
B-19322 VIALE 26 | 203.2 | 4000 PSI | MUROS T2 PISO 5 EJE 12 AL 15 ENTRE AYJ M=2,31,14 | 2026-01-20 | 2/17/2026 12:00:00 AM | 28 | 28 | 32.2 | 115 | MURO | 30.967 | 3 | 115
B-19322 VIALE 26 | 203.2 | 4000 PSI | MUROS T2 PISO 5 EJE 12 AL 15 ENTRE AYJ M=2,31,14 | 2026-01-20 | 2/17/2026 12:00:00 AM | 28 | 28 | 30.7 | 110 | MURO | 30.967 | 3 | 109.643
B-19322 VIALE 26 | 203.2 | 4000 PSI | MUROS T2 PISO 5 EJE 12 AL 15 ENTRE AYJ M=2,31,14 | 2026-01-20 | 2/17/2026 12:00:00 AM | 28 | 28 | 30 | 107 | MURO | 30.967 | 3 | 107.143
B-19322 VIALE 26 | 209.55 | 4000 PSI | MUROS P2 EJE 14 AL 15 ENTRE HYJ M=32,31,07,27 | 2026-01-20 | 2/17/2026 12:00:00 AM | 28 | 28 | 22.7 | 81 | MURO | 24.9 | 3 | 81.071
B-19322 VIALE 26 | 209.55 | 4000 PSI | MUROS P2 EJE 14 AL 15 ENTRE HYJ M=32,31,07,27 | 2026-01-20 | 2/17/2026 12:00:00 AM | 28 | 28 | 25.6 | 91 | MURO | 24.9 | 3 | 91.429
B-19322 VIALE 26 | 209.55 | 4000 PSI | MUROS P2 EJE 14 AL 15 ENTRE HYJ M=32,31,07,27 | 2026-01-20 | 2/17/2026 12:00:00 AM | 28 | 28 | 26.4 | 94 | MURO | 24.9 | 3 | 94.286
B-19322 VIALE 26 | 228.6 | 4 000 PSI | MUROS T2 PISO 5 EJE 10Y11 ENTRE AyJ M=32,09,29 | 2026-01-21 | 2/18/2026 12:00:00 AM | 28 | 28 | 28.2 | 101 | MURO | 28.2 | 3 | 100.714
B-19322 VIALE 26 | 228.6 | 4 000 PSI | MUROS T2 PISO 5 EJE 10Y11 ENTRE AyJ M=32,09,29 | 2026-01-21 | 2/18/2026 12:00:00 AM | 28 | 28 | 29 | 104 | MURO | 28.2 | 3 | 103.571
B-19322 VIALE 26 | 228.6 | 4 000 PSI | MUROS T2 PISO 5 EJE 10Y11 ENTRE AyJ M=32,09,29 | 2026-01-21 | 2/18/2026 12:00:00 AM | 28 | 28 | 27.4 | 98 | MURO | 28.2 | 3 | 97.857
B-19322 VIALE 26 | 177.8 | 4000 PSI | MUROS T1 P2 EJE 13Y14 ENTRE AyF M= 12a,25,01 | 2026-01-21 | 2/18/2026 12:00:00 AM | 28 | 28 | 29.1 | 104 | MURO | 27.333 | 3 | 103.929
B-19322 VIALE 26 | 177.8 | 4000 PSI | MUROS T1 P2 EJE 13Y14 ENTRE AyF M= 12a,25,01 | 2026-01-21 | 2/18/2026 12:00:00 AM | 28 | 28 | 26.9 | 96 | MURO | 27.333 | 3 | 96.071
B-19322 VIALE 26 | 177.8 | 4000 PSI | MUROS T1 P2 EJE 13Y14 ENTRE AyF M= 12a,25,01 | 2026-01-21 | 2/18/2026 12:00:00 AM | 28 | 28 | 26 | 93 | MURO | 27.333 | 3 | 92.857
B-19322 VIALE 26 | 234.95 | 4000 PSI | MUROS T1 PISO 2 EJE 11 AL 12 ENTRE AYJ M=29,09,23 | 2026-01-22 | 2/19/2026 12:00:00 AM | 28 | 28 | 34 | 121 | MURO | 32.033 | 3 | 121.429
B-19322 VIALE 26 | 234.95 | 4000 PSI | MUROS T1 PISO 2 EJE 11 AL 12 ENTRE AYJ M=29,09,23 | 2026-01-22 | 2/19/2026 12:00:00 AM | 28 | 28 | 31.4 | 112 | MURO | 32.033 | 3 | 112.143
B-19322 VIALE 26 | 234.95 | 4000 PSI | MUROS T1 PISO 2 EJE 11 AL 12 ENTRE AYJ M=29,09,23 | 2026-01-22 | 2/19/2026 12:00:00 AM | 28 | 28 | 30.7 | 110 | MURO | 32.033 | 3 | 109.643
B-19322 VIALE 26 | 228.6 | 4000 PSI | MUROS T2 PISO 5 EJE 06 AL 07 ENTRE AYJ M=09,29,32 | 2026-01-22 | 2/19/2026 12:00:00 AM | 28 | 28 | 35.7 | 128 | MURO | 34.533 | 3 | 127.5
B-19322 VIALE 26 | 228.6 | 4000 PSI | MUROS T2 PISO 5 EJE 06 AL 07 ENTRE AYJ M=09,29,32 | 2026-01-22 | 2/19/2026 12:00:00 AM | 28 | 28 | 34.5 | 123 | MURO | 34.533 | 3 | 123.214
B-19322 VIALE 26 | 228.6 | 4000 PSI | MUROS T2 PISO 5 EJE 06 AL 07 ENTRE AYJ M=09,29,32 | 2026-01-22 | 2/19/2026 12:00:00 AM | 28 | 28 | 33.4 | 119 | MURO | 34.533 | 3 | 119.286
B-19322 VIALE 26 | 203.2 | 4.000 PSI | MURO T1 PISO 2 RJR 10Y11 ENTRE AyJ M=32,09,29 | 2026-01-23 | 2/20/2026 12:00:00 AM | 28 | 28 | 29.6 | 106 | MURO | 30 | 3 | 105.714
B-19322 VIALE 26 | 203.2 | 4.000 PSI | MURO T1 PISO 2 RJR 10Y11 ENTRE AyJ M=32,09,29 | 2026-01-23 | 2/20/2026 12:00:00 AM | 28 | 28 | 28.9 | 103 | MURO | 30 | 3 | 103.214
B-19322 VIALE 26 | 203.2 | 4.000 PSI | MURO T1 PISO 2 RJR 10Y11 ENTRE AyJ M=32,09,29 | 2026-01-23 | 2/20/2026 12:00:00 AM | 28 | 28 | 31.5 | 112 | MURO | 30 | 3 | 112.5
B-19322 VIALE 26 | 203.2 | 4.000 | MUROS T2 PISO 5 EJE 04Y07 ENTRE AyJ M=32,09,29 | 2026-01-23 | 2/20/2026 12:00:00 AM | 28 | 28 | 28.3 | 101 | MURO | 27.4 | 3 | 101.071
B-19322 VIALE 26 | 203.2 | 4.000 | MUROS T2 PISO 5 EJE 04Y07 ENTRE AyJ M=32,09,29 | 2026-01-23 | 2/20/2026 12:00:00 AM | 28 | 28 | 27.2 | 97 | MURO | 27.4 | 3 | 97.143
B-19322 VIALE 26 | 203.2 | 4.000 | MUROS T2 PISO 5 EJE 04Y07 ENTRE AyJ M=32,09,29 | 2026-01-23 | 2/20/2026 12:00:00 AM | 28 | 28 | 26.7 | 95 | MURO | 27.4 | 3 | 95.357
B-19322 VIALE 26 | 228.6 | 4000 PSI | MUROS T1 PISO 2 EJE 09 ENTRE AYJ M=23,22,09 | 2026-01-24 | 2/21/2026 12:00:00 AM | 28 | 28 | 27.1 | 97 | MURO | 26.3 | 3 | 96.786
B-19322 VIALE 26 | 228.6 | 4000 PSI | MUROS T1 PISO 2 EJE 09 ENTRE AYJ M=23,22,09 | 2026-01-24 | 2/21/2026 12:00:00 AM | 28 | 28 | 26.7 | 96 | MURO | 26.3 | 3 | 95.357
B-19322 VIALE 26 | 228.6 | 4000 PSI | MUROS T1 PISO 2 EJE 09 ENTRE AYJ M=23,22,09 | 2026-01-24 | 2/21/2026 12:00:00 AM | 28 | 28 | 25.1 | 90 | MURO | 26.3 | 3 | 89.643
B-19322 VIALE 26 | 228.6 | 4000 PSI | MUROS T2 P5 EJE 04 ENTRE AYD EJE 02 ENTRE FYJ M=16,27,01 | 2026-01-24 | 2/21/2026 12:00:00 AM | 28 | 28 | 28.8 | 103 | MURO | 28.5 | 3 | 102.857
B-19322 VIALE 26 | 228.6 | 4000 PSI | MUROS T2 P5 EJE 04 ENTRE AYD EJE 02 ENTRE FYJ M=16,27,01 | 2026-01-24 | 2/21/2026 12:00:00 AM | 28 | 28 | 28.3 | 101 | MURO | 28.5 | 3 | 101.071
B-19322 VIALE 26 | 228.6 | 4000 PSI | MUROS T2 P5 EJE 04 ENTRE AYD EJE 02 ENTRE FYJ M=16,27,01 | 2026-01-24 | 2/21/2026 12:00:00 AM | 28 | 28 | 28.4 | 101 | MURO | 28.5 | 3 | 101.429
B-19322 VIALE 26 | 215.9 | 4000 PSI | MUROS T1 PISO 2 EJES 06,07,08 ENTRE JYG M=24,23,02,13,22 | 2026-01-26 | 2/23/2026 12:00:00 AM | 28 | 28 | 31.4 | 112 | MURO | 30.3 | 3 | 112.143
B-19322 VIALE 26 | 215.9 | 4000 PSI | MUROS T1 PISO 2 EJES 06,07,08 ENTRE JYG M=24,23,02,13,22 | 2026-01-26 | 2/23/2026 12:00:00 AM | 28 | 28 | 29.1 | 104 | MURO | 30.3 | 3 | 103.929
B-19322 VIALE 26 | 215.9 | 4000 PSI | MUROS T1 PISO 2 EJES 06,07,08 ENTRE JYG M=24,23,02,13,22 | 2026-01-26 | 2/23/2026 12:00:00 AM | 28 | 28 | 30.4 | 108 | MURO | 30.3 | 3 | 108.571
B-19322 VIALE 26 | 215.9 | 4000 PSI | MUROS T2 P5 EJE 1 AL 12 ENTRE AyD M=1,5,20,24,25,26,19 | 2026-01-26 | 2/23/2026 12:00:00 AM | 28 | 28 | 24.9 | 89 | MURO | 25.433 | 3 | 88.929
B-19322 VIALE 26 | 215.9 | 4000 PSI | MUROS T2 P5 EJE 1 AL 12 ENTRE AyD M=1,5,20,24,25,26,19 | 2026-01-26 | 2/23/2026 12:00:00 AM | 28 | 28 | 25.4 | 91 | MURO | 25.433 | 3 | 90.714
B-19322 VIALE 26 | 215.9 | 4000 PSI | MUROS T2 P5 EJE 1 AL 12 ENTRE AyD M=1,5,20,24,25,26,19 | 2026-01-26 | 2/23/2026 12:00:00 AM | 28 | 28 | 26 | 93 | MURO | 25.433 | 3 | 92.857
B-19322 VIALE 26 | 215.9 | 4000 PSI | MUROS T1 PISO 2 EJE 04 Y 05 ENTRE GYJ M=24,02,13 | 2026-01-27 | 2/24/2026 12:00:00 AM | 28 | 28 | 30.9 | 110 | MURO | 30.933 | 3 | 110.357
B-19322 VIALE 26 | 215.9 | 4000 PSI | MUROS T1 PISO 2 EJE 04 Y 05 ENTRE GYJ M=24,02,13 | 2026-01-27 | 2/24/2026 12:00:00 AM | 28 | 28 | 29.7 | 106 | MURO | 30.933 | 3 | 106.071
B-19322 VIALE 26 | 215.9 | 4000 PSI | MUROS T1 PISO 2 EJE 04 Y 05 ENTRE GYJ M=24,02,13 | 2026-01-27 | 2/24/2026 12:00:00 AM | 28 | 28 | 32.2 | 115 | MURO | 30.933 | 3 | 115
B-19322 VIALE 26 | 209.55 | 4000 PSI | MUROS T1 PISO 2 EJE 1 AL 3 ENTRE JYG M=01,18,20,12,05,11,16 | 2026-01-28 | 2/25/2026 12:00:00 AM | 28 | 28 | 27.6 | 99 | MURO | 27.4 | 3 | 98.571
B-19322 VIALE 26 | 209.55 | 4000 PSI | MUROS T1 PISO 2 EJE 1 AL 3 ENTRE JYG M=01,18,20,12,05,11,16 | 2026-01-28 | 2/25/2026 12:00:00 AM | 28 | 28 | 27.5 | 98 | MURO | 27.4 | 3 | 98.214
B-19322 VIALE 26 | 209.55 | 4000 PSI | MUROS T1 PISO 2 EJE 1 AL 3 ENTRE JYG M=01,18,20,12,05,11,16 | 2026-01-28 | 2/25/2026 12:00:00 AM | 28 | 28 | 27.1 | 97 | MURO | 27.4 | 3 | 96.786
B-19322 VIALE 26 | 228.6 | 4000 PSI | MUROS T1 EJE 04 AL 06 ENTRE AYD | 2026-01-29 | 2/26/2026 12:00:00 AM | 28 | 28 | 31.3 | 112 | MURO | 30.733 | 3 | 111.786
B-19322 VIALE 26 | 228.6 | 4000 PSI | MUROS T1 EJE 04 AL 06 ENTRE AYD | 2026-01-29 | 2/26/2026 12:00:00 AM | 28 | 28 | 31 | 111 | MURO | 30.733 | 3 | 110.714
B-19322 VIALE 26 | 228.6 | 4000 PSI | MUROS T1 EJE 04 AL 06 ENTRE AYD | 2026-01-29 | 2/26/2026 12:00:00 AM | 28 | 28 | 29.9 | 107 | MURO | 30.733 | 3 | 106.786
B-19322 VIALE 26 | 228.6 | 4000 PSI | MUROS T1 PISO EJE 05 ENTRE AYD M=23,09,22 MUROS T1 PISO 2 EJE 01 Y 02 ENTRE JYG M=20,18,01,12 | 2026-01-30 | 2/27/2026 12:00:00 AM | 28 | 28 | 28.9 | 103 | MURO | 28.033 | 3 | 103.214
B-19322 VIALE 26 | 228.6 | 4000 PSI | MUROS T1 PISO EJE 05 ENTRE AYD M=23,09,22 MUROS T1 PISO 2 EJE 01 Y 02 ENTRE JYG M=20,18,01,12 | 2026-01-30 | 2/27/2026 12:00:00 AM | 28 | 28 | 27.1 | 97 | MURO | 28.033 | 3 | 96.786
B-19322 VIALE 26 | 228.6 | 4000 PSI | MUROS T1 PISO EJE 05 ENTRE AYD M=23,09,22 MUROS T1 PISO 2 EJE 01 Y 02 ENTRE JYG M=20,18,01,12 | 2026-01-30 | 2/27/2026 12:00:00 AM | 28 | 28 | 28.1 | 100 | MURO | 28.033 | 3 | 100.357
B-19322 VIALE 26 | 215.9 | 4000 PSI | MUROS T1 PISO 3 EJE 12 AL 15 ENTRE JYG M=32,28,29,30,23,10 | 2026-02-02 | 3/2/2026 12:00:00 AM | 28 | 28 | 27.2 | 97 | MURO | 28.067 | 3 | 97.143
B-19322 VIALE 26 | 215.9 | 4000 PSI | MUROS T1 PISO 3 EJE 12 AL 15 ENTRE JYG M=32,28,29,30,23,10 | 2026-02-02 | 3/2/2026 12:00:00 AM | 28 | 28 | 28.6 | 102 | MURO | 28.067 | 3 | 102.143
B-19322 VIALE 26 | 215.9 | 4000 PSI | MUROS T1 PISO 3 EJE 12 AL 15 ENTRE JYG M=32,28,29,30,23,10 | 2026-02-02 | 3/2/2026 12:00:00 AM | 28 | 28 | 28.4 | 101 | MURO | 28.067 | 3 | 101.429
B-19322 VIALE 26 | 228.6 | 4000 PSI | MUROS T1 PISO 2 EJE 06,07,08 ENTRE AYF M=24,23,02,13,09,22 | 2026-02-03 | 3/3/2026 12:00:00 AM | 28 | 28 | 35.3 | 126 | MURO | 33.933 | 3 | 126.071
B-19322 VIALE 26 | 228.6 | 4000 PSI | MUROS T1 PISO 2 EJE 06,07,08 ENTRE AYF M=24,23,02,13,09,22 | 2026-02-03 | 3/3/2026 12:00:00 AM | 28 | 28 | 33 | 118 | MURO | 33.933 | 3 | 117.857
B-19322 VIALE 26 | 228.6 | 4000 PSI | MUROS T1 PISO 2 EJE 06,07,08 ENTRE AYF M=24,23,02,13,09,22 | 2026-02-03 | 3/3/2026 12:00:00 AM | 28 | 28 | 33.5 | 120 | MURO | 33.933 | 3 | 119.643
B-19322 VIALE 26 | 228.6 | 4000 PSI | MUROS T2 PISO 2 EJES 05 AL 03 ENTRE AyJ M=23,25,13,12a,01,02 | 2026-02-04 | 3/4/2026 12:00:00 AM | 28 | 28 | 34.6 | 124 | MURO | 34.1 | 3 | 123.571
B-19322 VIALE 26 | 228.6 | 4000 PSI | MUROS T2 PISO 2 EJES 05 AL 03 ENTRE AyJ M=23,25,13,12a,01,02 | 2026-02-04 | 3/4/2026 12:00:00 AM | 28 | 28 | 34.2 | 122 | MURO | 34.1 | 3 | 122.143
B-19322 VIALE 26 | 228.6 | 4000 PSI | MUROS T2 PISO 2 EJES 05 AL 03 ENTRE AyJ M=23,25,13,12a,01,02 | 2026-02-04 | 3/4/2026 12:00:00 AM | 28 | 28 | 33.5 | 120 | MURO | 34.1 | 3 | 119.643
B-19322 VIALE 26 | 228.6 | 4.000 PSI | MUUROS P3 EJES DEL 09 AL 11 ENTRE GyJ M= 2,25,09,13 MURO EJE 10 ENTRE AyF M= 25,02 | 2026-02-06 | 3/6/2026 12:00:00 AM | 28 | 28 | 24.7 | 88 | MURO | 29.5 | 3 | 88.214
B-19322 VIALE 26 | 228.6 | 4.000 PSI | MUUROS P3 EJES DEL 09 AL 11 ENTRE GyJ M= 2,25,09,13 MURO EJE 10 ENTRE AyF M= 25,02 | 2026-02-06 | 3/6/2026 12:00:00 AM | 28 | 28 | 31.3 | 112 | MURO | 29.5 | 3 | 111.786
B-19322 VIALE 26 | 228.6 | 4.000 PSI | MUUROS P3 EJES DEL 09 AL 11 ENTRE GyJ M= 2,25,09,13 MURO EJE 10 ENTRE AyF M= 25,02 | 2026-02-06 | 3/6/2026 12:00:00 AM | 28 | 28 | 32.5 | 116 | MURO | 29.5 | 3 | 116.071
B-19322 VIALE 26 | 209.95 | 4000 PSI | MUROS T1 PISO 3 EJES 14 AL 11 ENTREA AYF M=25,23,12A,22,9,13 | 2026-02-05 | 3/5/2026 12:00:00 AM | 28 | 28 | 26.6 | 95 | MURO | 26.367 | 3 | 95
B-19322 VIALE 26 | 209.95 | 4000 PSI | MUROS T1 PISO 3 EJES 14 AL 11 ENTREA AYF M=25,23,12A,22,9,13 | 2026-02-05 | 3/5/2026 12:00:00 AM | 28 | 28 | 26 | 93 | MURO | 26.367 | 3 | 92.857
B-19322 VIALE 26 | 209.95 | 4000 PSI | MUROS T1 PISO 3 EJES 14 AL 11 ENTREA AYF M=25,23,12A,22,9,13 | 2026-02-05 | 3/5/2026 12:00:00 AM | 28 | 28 | 26.5 | 94 | MURO | 26.367 | 3 | 94.643
B-19322 VIALE 26 | 228.6 | 4.000 PSI | MUROS T1 P3 EJES 07 Y 08 ENTRE JyG M=22,23,09,24,02 | 2026-02-07 | 3/7/2026 12:00:00 AM | 28 | 28 | 30.6 | 109 | MURO | 29.833 | 3 | 109.286
B-19322 VIALE 26 | 228.6 | 4.000 PSI | MUROS T1 P3 EJES 07 Y 08 ENTRE JyG M=22,23,09,24,02 | 2026-02-07 | 3/7/2026 12:00:00 AM | 28 | 28 | 29.4 | 105 | MURO | 29.833 | 3 | 105
B-19322 VIALE 26 | 228.6 | 4.000 PSI | MUROS T1 P3 EJES 07 Y 08 ENTRE JyG M=22,23,09,24,02 | 2026-02-07 | 3/7/2026 12:00:00 AM | 28 | 28 | 29.5 | 105 | MURO | 29.833 | 3 | 105.357
B-19322 VIALE 26 | 203.2 | 4.000 PSI | MUROS PISO 03 T1 EJE 05Y06 | 2026-02-09 | 3/9/2026 12:00:00 AM | 28 | 28 | 37.7 | 134 | MURO | 35.533 | 3 | 134.643
B-19322 VIALE 26 | 203.2 | 4.000 PSI | MUROS PISO 03 T1 EJE 05Y06 | 2026-02-09 | 3/9/2026 12:00:00 AM | 28 | 28 | 35.6 | 127 | MURO | 35.533 | 3 | 127.143
B-19322 VIALE 26 | 203.2 | 4.000 PSI | MUROS PISO 03 T1 EJE 05Y06 | 2026-02-09 | 3/9/2026 12:00:00 AM | 28 | 28 | 33.3 | 119 | MURO | 35.533 | 3 | 118.929
B-19322 VIALE 26 | 184.15 | 4000 PSI | MURO T1 P3 EJE 04 Y 03 ENTRE JYG M=23,24,21,08 | 2026-02-10 | 3/10/2026 12:00:00 AM | 28 | 28 | 34.3 | 122 | MURO | 34.733 | 3 | 122.5
B-19322 VIALE 26 | 184.15 | 4000 PSI | MURO T1 P3 EJE 04 Y 03 ENTRE JYG M=23,24,21,08 | 2026-02-10 | 3/10/2026 12:00:00 AM | 28 | 28 | 34.2 | 122 | MURO | 34.733 | 3 | 122.143
B-19322 VIALE 26 | 184.15 | 4000 PSI | MURO T1 P3 EJE 04 Y 03 ENTRE JYG M=23,24,21,08 | 2026-02-10 | 3/10/2026 12:00:00 AM | 28 | 28 | 35.7 | 128 | MURO | 34.733 | 3 | 127.5
B-19322 VIALE 26 | 177.8 | 4000 PSI | MUROS T1 PISO 3 EJES 00 Y 01 ENTRA AYJ M=20,18,05,11,16,14,17,15 | 2026-02-11 | 3/11/2026 12:00:00 AM | 28 | 28 | 42.3 | 151 | MURO | 40.1 | 3 | 151.071
B-19322 VIALE 26 | 177.8 | 4000 PSI | MUROS T1 PISO 3 EJES 00 Y 01 ENTRA AYJ M=20,18,05,11,16,14,17,15 | 2026-02-11 | 3/11/2026 12:00:00 AM | 28 | 28 | 39.7 | 142 | MURO | 40.1 | 3 | 141.786
B-19322 VIALE 26 | 177.8 | 4000 PSI | MUROS T1 PISO 3 EJES 00 Y 01 ENTRA AYJ M=20,18,05,11,16,14,17,15 | 2026-02-11 | 3/11/2026 12:00:00 AM | 28 | 28 | 38.3 | 137 | MURO | 40.1 | 3 | 136.786
B-19322 VIALE 26 | 152.4 | 4000 PSI | PLACA TANQUE RCI | 2026-02-12 | 3/12/2026 12:00:00 AM | 28 | 28 | 60.8 | 217 | PLACA | 63.667 | 3 | 217.143
B-19322 VIALE 26 | 152.4 | 4000 PSI | PLACA TANQUE RCI | 2026-02-12 | 3/12/2026 12:00:00 AM | 28 | 28 | 67.6 | 242 | PLACA | 63.667 | 3 | 241.429
B-19322 VIALE 26 | 152.4 | 4000 PSI | PLACA TANQUE RCI | 2026-02-12 | 3/12/2026 12:00:00 AM | 28 | 28 | 62.6 | 223 | PLACA | 63.667 | 3 | 223.571
B-19322 VIALE 26 | 203.2 | 4000 PSI | MUROS TANQUE RCI | 2026-02-12 | 3/12/2026 12:00:00 AM | 28 | 28 | 52.6 | 188 | MURO | 52.9 | 3 | 187.857
B-19322 VIALE 26 | 203.2 | 4000 PSI | MUROS TANQUE RCI | 2026-02-12 | 3/12/2026 12:00:00 AM | 28 | 28 | 55.3 | 198 | MURO | 52.9 | 3 | 197.5
B-19322 VIALE 26 | 203.2 | 4000 PSI | MUROS TANQUE RCI | 2026-02-12 | 3/12/2026 12:00:00 AM | 28 | 28 | 50.8 | 182 | MURO | 52.9 | 3 | 181.429
B-19322 VIALE 26 | 203.2 | 4000 PSI | MUROS T1 P4 EJES 10Y11 ENTRE AyJ M=23,25,13,09,02 | 2026-02-14 | 3/14/2026 12:00:00 AM | 28 | 28 | 31.6 | 113 | MURO | 31.533 | 3 | 112.857
B-19322 VIALE 26 | 203.2 | 4000 PSI | MUROS T1 P4 EJES 10Y11 ENTRE AyJ M=23,25,13,09,02 | 2026-02-14 | 3/14/2026 12:00:00 AM | 28 | 28 | 32.1 | 114 | MURO | 31.533 | 3 | 114.643
B-19322 VIALE 26 | 203.2 | 4000 PSI | MUROS T1 P4 EJES 10Y11 ENTRE AyJ M=23,25,13,09,02 | 2026-02-14 | 3/14/2026 12:00:00 AM | 28 | 28 | 30.9 | 110 | MURO | 31.533 | 3 | 110.357
B-19322 VIALE 26 | 209.55 | 4000 PSI | MUROS T1 P4 EJES 08 Y09 ENTRE AyJ M=23,24,2,9,22 | 2026-02-16 | 3/16/2026 12:00:00 AM | 28 | 28 | 28.8 | 103 | MURO | 29.033 | 3 | 102.857
B-19322 VIALE 26 | 209.55 | 4000 PSI | MUROS T1 P4 EJES 08 Y09 ENTRE AyJ M=23,24,2,9,22 | 2026-02-16 | 3/16/2026 12:00:00 AM | 28 | 28 | 28.6 | 102 | MURO | 29.033 | 3 | 102.143
B-19322 VIALE 26 | 209.55 | 4000 PSI | MUROS T1 P4 EJES 08 Y09 ENTRE AyJ M=23,24,2,9,22 | 2026-02-16 | 3/16/2026 12:00:00 AM | 28 | 28 | 29.7 | 106 | MURO | 29.033 | 3 | 106.071
B-19322 VIALE 26 | 228.6 | 4000 PSI | MUROS T1 P4 EJES 058 ENTRE JYg M=23,22,24,09,02 | 2026-02-17 | 3/17/2026 12:00:00 AM | 28 | 28 | 28.7 | 102 | MURO | 27 | 3 | 102.5
B-19322 VIALE 26 | 228.6 | 4000 PSI | MUROS T1 P4 EJES 058 ENTRE JYg M=23,22,24,09,02 | 2026-02-17 | 3/17/2026 12:00:00 AM | 28 | 28 | 28.7 | 102 | MURO | 27 | 3 | 102.5
B-19322 VIALE 26 | 228.6 | 4000 PSI | MUROS T1 P4 EJES 058 ENTRE JYg M=23,22,24,09,02 | 2026-02-17 | 3/17/2026 12:00:00 AM | 28 | 28 | 23.6 | 84 | MURO | 27 | 3 | 84.286
B-19322 VIALE 26 | 228.6 | 4000 PSI | MUROS T1 P4 EJE 3Y4 ENTRE JyG-4Y5 ENTRE AyF M=23,21,24,8,13,22 | 2026-02-18 | 3/18/2026 12:00:00 AM | 28 | 28 | 26.6 | 95 | MURO | 26.667 | 3 | 95
B-19322 VIALE 26 | 228.6 | 4000 PSI | MUROS T1 P4 EJE 3Y4 ENTRE JyG-4Y5 ENTRE AyF M=23,21,24,8,13,22 | 2026-02-18 | 3/18/2026 12:00:00 AM | 28 | 28 | 27.6 | 98 | MURO | 26.667 | 3 | 98.571
B-19322 VIALE 26 | 228.6 | 4000 PSI | MUROS T1 P4 EJE 3Y4 ENTRE JyG-4Y5 ENTRE AyF M=23,21,24,8,13,22 | 2026-02-18 | 3/18/2026 12:00:00 AM | 28 | 28 | 25.8 | 92 | MURO | 26.667 | 3 | 92.143
B-19322 VIALE 26 | 228.6 | 4000 PSI | MUROS T1 O4 EJES 03 ENTRE AyF-1Y2 ENTRE AyJ M=23,21,8,1,18 | 2026-02-19 | 3/19/2026 12:00:00 AM | 28 | 28 | 31 | 111 | MURO | 30.167 | 3 | 110.714
B-19322 VIALE 26 | 228.6 | 4000 PSI | MUROS T1 O4 EJES 03 ENTRE AyF-1Y2 ENTRE AyJ M=23,21,8,1,18 | 2026-02-19 | 3/19/2026 12:00:00 AM | 28 | 28 | 30.1 | 107 | MURO | 30.167 | 3 | 107.5
B-19322 VIALE 26 | 228.6 | 4000 PSI | MUROS T1 O4 EJES 03 ENTRE AyF-1Y2 ENTRE AyJ M=23,21,8,1,18 | 2026-02-19 | 3/19/2026 12:00:00 AM | 28 | 28 | 29.4 | 105 | MURO | 30.167 | 3 | 105
B-19322 VIALE 26 | 215.9 | 4000 PSI | MUROS T1 P5 EJES 12-13-14 ENTRE AyF M=14,12,25,22,23,09 | 2026-02-20 | 3/20/2026 12:00:00 AM | 28 | 28 | 31.4 | 112 | MURO | 28.2 | 3 | 112.143
B-19322 VIALE 26 | 215.9 | 4000 PSI | MUROS T1 P5 EJES 12-13-14 ENTRE AyF M=14,12,25,22,23,09 | 2026-02-20 | 3/20/2026 12:00:00 AM | 28 | 28 | 31.4 | 112 | MURO | 28.2 | 3 | 112.143
B-19322 VIALE 26 | 215.9 | 4000 PSI | MUROS T1 P5 EJES 12-13-14 ENTRE AyF M=14,12,25,22,23,09 | 2026-02-20 | 3/20/2026 12:00:00 AM | 28 | 28 | 21.8 | 78 | MURO | 28.2 | 3 | 77.857
B-19322 VIALE 26 | 228.6 | 4000 PSI | MUROS T1 P5 EJES 10-15 ENTRE AyG M=23,31,7,27,3,23,25,9 | 2026-02-23 | 3/23/2026 12:00:00 AM | 28 | 28 | 26.4 | 94 | MURO | 25.533 | 3 | 94.286
B-19322 VIALE 26 | 228.6 | 4000 PSI | MUROS T1 P5 EJES 10-15 ENTRE AyG M=23,31,7,27,3,23,25,9 | 2026-02-23 | 3/23/2026 12:00:00 AM | 28 | 28 | 25.1 | 90 | MURO | 25.533 | 3 | 89.643
B-19322 VIALE 26 | 228.6 | 4000 PSI | MUROS T1 P5 EJES 10-15 ENTRE AyG M=23,31,7,27,3,23,25,9 | 2026-02-23 | 3/23/2026 12:00:00 AM | 28 | 28 | 25.1 | 90 | MURO | 25.533 | 3 | 89.643
B-19322 VIALE 26 | 228.6 | 4000 PSI | MUROS T1 P5 EJES 8AL11 ENTRE A-F EJE 8 ENTRE JyG M=2,24,25,23,9,22 | 2026-02-24 | 3/24/2026 12:00:00 AM | 28 | 28 | 27.2 | 97 | MURO | 28.433 | 3 | 97.143
B-19322 VIALE 26 | 228.6 | 4000 PSI | MUROS T1 P5 EJES 8AL11 ENTRE A-F EJE 8 ENTRE JyG M=2,24,25,23,9,22 | 2026-02-24 | 3/24/2026 12:00:00 AM | 28 | 28 | 28.3 | 101 | MURO | 28.433 | 3 | 101.071
B-19322 VIALE 26 | 228.6 | 4000 PSI | MUROS T1 P5 EJES 8AL11 ENTRE A-F EJE 8 ENTRE JyG M=2,24,25,23,9,22 | 2026-02-24 | 3/24/2026 12:00:00 AM | 28 | 28 | 29.8 | 106 | MURO | 28.433 | 3 | 106.429
B-19322 VIALE 26 | 228.6 | 4000 PSI | MUROS T1 P5 EJE 9 ENTRE JYG M=22,23,9 | 2026-02-25 | 3/25/2026 12:00:00 AM | 28 | 28 | 27.3 | 97 | MURO | 27.167 | 3 | 97.5
B-19322 VIALE 26 | 228.6 | 4000 PSI | MUROS T1 P5 EJE 9 ENTRE JYG M=22,23,9 | 2026-02-25 | 3/25/2026 12:00:00 AM | 28 | 28 | 28.1 | 100 | MURO | 27.167 | 3 | 100.357
B-19322 VIALE 26 | 228.6 | 4000 PSI | MUROS T1 P5 EJE 9 ENTRE JYG M=22,23,9 | 2026-02-25 | 3/25/2026 12:00:00 AM | 28 | 28 | 26.1 | 93 | MURO | 27.167 | 3 | 93.214
B-19322 VIALE 26 | 228.6 | 4000 PSI | MUROS T1 P5 EJES 5-6 ENTRE JyG M= 2,23,24,22,9,3,45 | 2026-02-26 | 3/26/2026 12:00:00 AM | 28 | 28 | 30.3 | 108 | MURO | 28.867 | 3 | 108.214
B-19322 VIALE 26 | 228.6 | 4000 PSI | MUROS T1 P5 EJES 5-6 ENTRE JyG M= 2,23,24,22,9,3,45 | 2026-02-26 | 3/26/2026 12:00:00 AM | 28 | 28 | 28.1 | 100 | MURO | 28.867 | 3 | 100.357
B-19322 VIALE 26 | 228.6 | 4000 PSI | MUROS T1 P5 EJES 5-6 ENTRE JyG M= 2,23,24,22,9,3,45 | 2026-02-26 | 3/26/2026 12:00:00 AM | 28 | 28 | 28.2 | 101 | MURO | 28.867 | 3 | 100.714
B-19322 VIALE 26 | 228.6 | 4000 PSI | MUROS T1 P5 EJE 3-4 ENTRE JyG M=2,3,8,21,23 | 2026-02-27 | 3/27/2026 12:00:00 AM | 28 | 28 | 31.9 | 114 | MURO | 30.4 | 3 | 113.929
B-19322 VIALE 26 | 228.6 | 4000 PSI | MUROS T1 P5 EJE 3-4 ENTRE JyG M=2,3,8,21,23 | 2026-02-27 | 3/27/2026 12:00:00 AM | 28 | 28 | 29.8 | 106 | MURO | 30.4 | 3 | 106.429
B-19322 VIALE 26 | 228.6 | 4000 PSI | MUROS T1 P5 EJE 3-4 ENTRE JyG M=2,3,8,21,23 | 2026-02-27 | 3/27/2026 12:00:00 AM | 28 | 28 | 29.5 | 105 | MURO | 30.4 | 3 | 105.357
B-19322 VIALE 26 | 203 | 3500 PSI | TORRE 2 PILOTE 78 | 2025-03-25 | 4/22/2025 12:00:00 AM | 28 | 24.5 | 32.1 | 131 |  | 30.717 | 6 | 131.02
B-19322 VIALE 26 | 203 | 3500 PSI | TORRE 2 PILOTE 78 | 2025-03-25 | 4/22/2025 12:00:00 AM | 28 | 24.5 | 34 | 139 |  | 30.717 | 6 | 138.776
B-19322 VIALE 26 | 203 | 3500 PSI | TORRE 2 PILOTE 78 | 2025-03-25 | 4/22/2025 12:00:00 AM | 28 | 24.5 | 33.9 | 138 |  | 30.717 | 6 | 138.367
B-19322 VIALE 26 | 228 | 3500 PSI | torre 2 pilotes -54-61 | 2025-03-29 | 4/26/2025 12:00:00 AM | 28 | 24.5 | 28.8 | 117 |  | 29.933 | 3 | 117.551
B-19322 VIALE 26 | 228 | 3500 PSI | torre 2 pilotes -54-61 | 2025-03-29 | 4/26/2025 12:00:00 AM | 28 | 24.5 | 30.2 | 123 |  | 29.933 | 3 | 123.265
B-19322 VIALE 26 | 228 | 3500 PSI | torre 2 pilotes -54-61 | 2025-03-29 | 4/26/2025 12:00:00 AM | 28 | 24.5 | 30.8 | 126 |  | 29.933 | 3 | 125.714
B-19322 VIALE 26 | 177 | 3500 PSI | TORRE 2 PILOTE 58 | 2025-03-31 | 4/28/2025 12:00:00 AM | 28 | 24.5 | 25.8 | 105 |  | 27.3 | 3 | 105.306
B-19322 VIALE 26 | 177 | 3500 PSI | TORRE 2 PILOTE 58 | 2025-03-31 | 4/28/2025 12:00:00 AM | 28 | 24.5 | 28.8 | 118 |  | 27.3 | 3 | 117.551
B-19322 VIALE 26 | 177 | 3500 PSI | TORRE 2 PILOTE 58 | 2025-03-31 | 4/28/2025 12:00:00 AM | 28 | 24.5 | 27.3 | 112 |  | 27.3 | 3 | 111.429
B-19322 VIALE 26 | 203 | 3500 PSI | TORRE 2 PILOTE 67 | 2025-04-03 | 5/1/2025 12:00:00 AM | 28 | 24.5 | 29.2 | 119 |  | 28.567 | 3 | 119.184
B-19322 VIALE 26 | 203 | 3500 PSI | TORRE 2 PILOTE 67 | 2025-04-03 | 5/1/2025 12:00:00 AM | 28 | 24.5 | 27.6 | 113 |  | 28.567 | 3 | 112.653
B-19322 VIALE 26 | 203 | 3500 PSI | TORRE 2 PILOTE 67 | 2025-04-03 | 5/1/2025 12:00:00 AM | 28 | 24.5 | 28.9 | 118 |  | 28.567 | 3 | 117.959
B-19322 VIALE 26 | 177 | 3500 PSI | TORRE 2 PILOTE 69 | 2025-04-04 | 5/2/2025 12:00:00 AM | 28 | 24.5 | 33.9 | 138 |  | 34.033 | 3 | 138.367
B-19322 VIALE 26 | 177 | 3500 PSI | TORRE 2 PILOTE 69 | 2025-04-04 | 5/2/2025 12:00:00 AM | 28 | 24.5 | 35.7 | 146 |  | 34.033 | 3 | 145.714
B-19322 VIALE 26 | 177 | 3500 PSI | TORRE 2 PILOTE 69 | 2025-04-04 | 5/2/2025 12:00:00 AM | 28 | 24.5 | 32.5 | 133 |  | 34.033 | 3 | 132.653
B-19322 VIALE 26 | 203 | 3500 PSI | TORRE 2 PILOTE 53 | 2025-04-05 | 5/3/2025 12:00:00 AM | 28 | 24.5 | 32.2 | 131 |  | 35.533 | 3 | 131.429
B-19322 VIALE 26 | 203 | 3500 PSI | TORRE 2 PILOTE 53 | 2025-04-05 | 5/3/2025 12:00:00 AM | 28 | 24.5 | 35.3 | 144 |  | 35.533 | 3 | 144.082
B-19322 VIALE 26 | 203 | 3500 PSI | TORRE 2 PILOTE 53 | 2025-04-05 | 5/3/2025 12:00:00 AM | 28 | 24.5 | 39.1 | 159 |  | 35.533 | 3 | 159.592
B-19322 VIALE 26 | 177 | 3500 PSI | TORRE 2 PILOTE 72 | 2025-04-07 | 5/5/2025 12:00:00 AM | 28 | 24.5 | 32.7 | 134 |  | 35.6 | 3 | 133.469
B-19322 VIALE 26 | 177 | 3500 PSI | TORRE 2 PILOTE 72 | 2025-04-07 | 5/5/2025 12:00:00 AM | 28 | 24.5 | 40.3 | 164 |  | 35.6 | 3 | 164.49
B-19322 VIALE 26 | 177 | 3500 PSI | TORRE 2 PILOTE 72 | 2025-04-07 | 5/5/2025 12:00:00 AM | 28 | 24.5 | 33.8 | 138 |  | 35.6 | 3 | 137.959
B-19322 VIALE 26 | 203 | 3500 PSI | TORRE 2 PILOTE 107 | 2025-04-08 | 5/6/2025 12:00:00 AM | 28 | 24.5 | 28.8 | 117 |  | 37.033 | 3 | 117.551
B-19322 VIALE 26 | 203 | 3500 PSI | TORRE 2 PILOTE 107 | 2025-04-08 | 5/6/2025 12:00:00 AM | 28 | 24.5 | 28.2 | 115 |  | 37.033 | 3 | 115.102
B-19322 VIALE 26 | 203 | 3500 PSI | TORRE 2 PILOTE 107 | 2025-04-08 | 5/6/2025 12:00:00 AM | 28 | 24.5 | 54.1 | 221 |  | 37.033 | 3 | 220.816
B-19322 VIALE 26 | 177 | 3500 PSI | TORRE 2 PILOTE 104 | 2025-04-08 | 5/6/2025 12:00:00 AM | 28 | 24.5 | 32 | 130 |  | 32.067 | 3 | 130.612
B-19322 VIALE 26 | 177 | 3500 PSI | TORRE 2 PILOTE 104 | 2025-04-08 | 5/6/2025 12:00:00 AM | 28 | 24.5 | 32.8 | 134 |  | 32.067 | 3 | 133.878
B-19322 VIALE 26 | 177 | 3500 PSI | TORRE 2 PILOTE 104 | 2025-04-08 | 5/6/2025 12:00:00 AM | 28 | 24.5 | 31.4 | 128 |  | 32.067 | 3 | 128.163
B-19322 VIALE 26 | 203 | 3500 PSI | TORRE 2 PILOTE 108 | 2025-04-09 | 5/7/2025 12:00:00 AM | 28 | 24.5 | 20.7 | 84 |  | 23.333 | 3 | 84.49
B-19322 VIALE 26 | 203 | 3500 PSI | TORRE 2 PILOTE 108 | 2025-04-09 | 5/7/2025 12:00:00 AM | 28 | 24.5 | 24.7 | 101 |  | 23.333 | 3 | 100.816
B-19322 VIALE 26 | 203 | 3500 PSI | TORRE 2 PILOTE 108 | 2025-04-09 | 5/7/2025 12:00:00 AM | 28 | 24.5 | 24.6 | 100 |  | 23.333 | 3 | 100.408
B-19322 VIALE 26 | 203 | 3500 PSI | TORRE 2 PILOTE 105 | 2025-04-09 | 5/7/2025 12:00:00 AM | 28 | 24.5 | 28.2 | 115 |  | 28.533 | 3 | 115.102
B-19322 VIALE 26 | 203 | 3500 PSI | TORRE 2 PILOTE 105 | 2025-04-09 | 5/7/2025 12:00:00 AM | 28 | 24.5 | 31.4 | 128 |  | 28.533 | 3 | 128.163
B-19322 VIALE 26 | 203 | 3500 PSI | TORRE 2 PILOTE 105 | 2025-04-09 | 5/7/2025 12:00:00 AM | 28 | 24.5 | 26 | 106 |  | 28.533 | 3 | 106.122
B-19322 VIALE 26 | 215 | 3500 PSI | TORRE 2 PILOTE 106 | 2025-04-10 | 5/8/2025 12:00:00 AM | 28 | 24.5 | 33.6 | 137 |  | 33.367 | 3 | 137.143
B-19322 VIALE 26 | 215 | 3500 PSI | TORRE 2 PILOTE 106 | 2025-04-10 | 5/8/2025 12:00:00 AM | 28 | 24.5 | 32.4 | 132 |  | 33.367 | 3 | 132.245
B-19322 VIALE 26 | 215 | 3500 PSI | TORRE 2 PILOTE 106 | 2025-04-10 | 5/8/2025 12:00:00 AM | 28 | 24.5 | 34.1 | 139 |  | 33.367 | 3 | 139.184
B-19322 VIALE 26 | 228 | 3500 PSI | TORRE 2 PILOTE 55 | 2025-04-10 | 5/8/2025 12:00:00 AM | 28 | 24.5 | 25.2 | 103 |  | 24.667 | 3 | 102.857
B-19322 VIALE 26 | 228 | 3500 PSI | TORRE 2 PILOTE 55 | 2025-04-10 | 5/8/2025 12:00:00 AM | 28 | 24.5 | 25.2 | 103 |  | 24.667 | 3 | 102.857
B-19322 VIALE 26 | 228 | 3500 PSI | TORRE 2 PILOTE 55 | 2025-04-10 | 5/8/2025 12:00:00 AM | 28 | 24.5 | 23.6 | 96 |  | 24.667 | 3 | 96.327
B-19322 VIALE 26 | 215 | 3500 PSI | TORRE 2 PILOTE 65 | 2025-04-12 | 5/10/2025 12:00:00 AM | 28 | 24.5 | 28.1 | 115 |  | 28.833 | 3 | 114.694
B-19322 VIALE 26 | 215 | 3500 PSI | TORRE 2 PILOTE 65 | 2025-04-12 | 5/10/2025 12:00:00 AM | 28 | 24.5 | 29.7 | 121 |  | 28.833 | 3 | 121.224
B-19322 VIALE 26 | 215 | 3500 PSI | TORRE 2 PILOTE 65 | 2025-04-12 | 5/10/2025 12:00:00 AM | 28 | 24.5 | 28.7 | 117 |  | 28.833 | 3 | 117.143
B-19322 VIALE 26 | 203 | 3500 PSI | TORRE 2 PILOTE 56 | 2025-04-14 | 5/12/2025 12:00:00 AM | 28 | 24.5 | 29.3 | 120 |  | 27.1 | 3 | 119.592
B-19322 VIALE 26 | 203 | 3500 PSI | TORRE 2 PILOTE 56 | 2025-04-14 | 5/12/2025 12:00:00 AM | 28 | 24.5 | 29.2 | 119 |  | 27.1 | 3 | 119.184
B-19322 VIALE 26 | 203 | 3500 PSI | TORRE 2 PILOTE 56 | 2025-04-14 | 5/12/2025 12:00:00 AM | 28 | 24.5 | 22.8 | 93 |  | 27.1 | 3 | 93.061
B-19322 VIALE 26 | 203 | 3500 PSI | TORRE 2 PILOTE 63-57 | 2025-04-15 | 5/13/2025 12:00:00 AM | 28 | 24.5 | 28.8 | 117 |  | 29.467 | 3 | 117.551
B-19322 VIALE 26 | 203 | 3500 PSI | TORRE 2 PILOTE 63-57 | 2025-04-15 | 5/13/2025 12:00:00 AM | 28 | 24.5 | 28.3 | 116 |  | 29.467 | 3 | 115.51
B-19322 VIALE 26 | 203 | 3500 PSI | TORRE 2 PILOTE 63-57 | 2025-04-15 | 5/13/2025 12:00:00 AM | 28 | 24.5 | 31.3 | 128 |  | 29.467 | 3 | 127.755
B-19322 VIALE 26 | 177 | 3500 PSI | TORRE 2 PILOTE 70 | 2025-04-16 | 5/14/2025 12:00:00 AM | 28 | 24.5 | 21.6 | 88 |  | 21.667 | 3 | 88.163
B-19322 VIALE 26 | 177 | 3500 PSI | TORRE 2 PILOTE 70 | 2025-04-16 | 5/14/2025 12:00:00 AM | 28 | 24.5 | 22 | 90 |  | 21.667 | 3 | 89.796
B-19322 VIALE 26 | 177 | 3500 PSI | TORRE 2 PILOTE 70 | 2025-04-16 | 5/14/2025 12:00:00 AM | 28 | 24.5 | 21.4 | 87 |  | 21.667 | 3 | 87.347
B-19322 VIALE 26 | 203 | 3500 PSI | TORRE 2 PILOTE 59-71 | 2025-04-22 | 5/20/2025 12:00:00 AM | 28 | 24.5 | 23.5 | 96 |  | 23.1 | 3 | 95.918
B-19322 VIALE 26 | 203 | 3500 PSI | TORRE 2 PILOTE 59-71 | 2025-04-22 | 5/20/2025 12:00:00 AM | 28 | 24.5 | 24.2 | 99 |  | 23.1 | 3 | 98.776
B-19322 VIALE 26 | 203 | 3500 PSI | TORRE 2 PILOTE 59-71 | 2025-04-22 | 5/20/2025 12:00:00 AM | 28 | 24.5 | 21.6 | 88 |  | 23.1 | 3 | 88.163
B-19322 VIALE 26 | 177 | 3500 PSI | TORRE 2 PILOTE 62 | 2025-04-23 | 5/21/2025 12:00:00 AM | 28 | 24.5 | 38.8 | 158 |  | 36.8 | 3 | 158.367
B-19322 VIALE 26 | 177 | 3500 PSI | TORRE 2 PILOTE 62 | 2025-04-23 | 5/21/2025 12:00:00 AM | 28 | 24.5 | 37.1 | 151 |  | 36.8 | 3 | 151.429
B-19322 VIALE 26 | 177 | 3500 PSI | TORRE 2 PILOTE 62 | 2025-04-23 | 5/21/2025 12:00:00 AM | 28 | 24.5 | 34.5 | 141 |  | 36.8 | 3 | 140.816
B-19322 VIALE 26 | 203 | 3500 PSI | TORRE 2 PILOTE 66 | 2025-04-24 | 5/22/2025 12:00:00 AM | 28 | 24.5 | 21.2 | 87 |  | 21.4 | 3 | 86.531
B-19322 VIALE 26 | 203 | 3500 PSI | TORRE 2 PILOTE 66 | 2025-04-24 | 5/22/2025 12:00:00 AM | 28 | 24.5 | 21.7 | 88 |  | 21.4 | 3 | 88.571
B-19322 VIALE 26 | 203 | 3500 PSI | TORRE 2 PILOTE 66 | 2025-04-24 | 5/22/2025 12:00:00 AM | 28 | 24.5 | 21.3 | 87 |  | 21.4 | 3 | 86.939
B-19322 VIALE 26 | 177 | 3500 PSI | TORRE 2 PILOTE 92 | 2025-04-25 | 5/23/2025 12:00:00 AM | 28 | 24.5 | 26.3 | 107 |  | 26.367 | 3 | 107.347
B-19322 VIALE 26 | 177 | 3500 PSI | TORRE 2 PILOTE 92 | 2025-04-25 | 5/23/2025 12:00:00 AM | 28 | 24.5 | 24.4 | 100 |  | 26.367 | 3 | 99.592
B-19322 VIALE 26 | 177 | 3500 PSI | TORRE 2 PILOTE 92 | 2025-04-25 | 5/23/2025 12:00:00 AM | 28 | 24.5 | 28.4 | 116 |  | 26.367 | 3 | 115.918
B-19322 VIALE 26 | 228 | 3500 PSI | TORRE 2 PILOTE 62 | 2025-04-26 | 5/24/2025 12:00:00 AM | 28 | 24.5 | 16.3 | 67 |  | 19.133 | 3 | 66.531
B-19322 VIALE 26 | 228 | 3500 PSI | TORRE 2 PILOTE 62 | 2025-04-26 | 5/24/2025 12:00:00 AM | 28 | 24.5 | 20.5 | 84 |  | 19.133 | 3 | 83.673
B-19322 VIALE 26 | 228 | 3500 PSI | TORRE 2 PILOTE 62 | 2025-04-26 | 5/24/2025 12:00:00 AM | 28 | 24.5 | 20.6 | 84 |  | 19.133 | 3 | 84.082
B-19322 VIALE 26 | 190 | 3500 PSI | TORRE 2 PILOTE 87 | 2025-04-29 | 5/27/2025 12:00:00 AM | 28 | 24.5 | 22.8 | 93 |  | 23.967 | 3 | 93.061
B-19322 VIALE 26 | 190 | 3500 PSI | TORRE 2 PILOTE 87 | 2025-04-29 | 5/27/2025 12:00:00 AM | 28 | 24.5 | 25.6 | 104 |  | 23.967 | 3 | 104.49
B-19322 VIALE 26 | 190 | 3500 PSI | TORRE 2 PILOTE 87 | 2025-04-29 | 5/27/2025 12:00:00 AM | 28 | 24.5 | 23.5 | 96 |  | 23.967 | 3 | 95.918
B-19322 VIALE 26 | 215 | 3500 PSI | TORRE 2 PILOTE 40 | 2025-04-30 | 5/28/2025 12:00:00 AM | 28 | 24.5 | 23.5 | 96 |  | 24.633 | 3 | 95.918
B-19322 VIALE 26 | 215 | 3500 PSI | TORRE 2 PILOTE 40 | 2025-04-30 | 5/28/2025 12:00:00 AM | 28 | 24.5 | 25 | 102 |  | 24.633 | 3 | 102.041
B-19322 VIALE 26 | 215 | 3500 PSI | TORRE 2 PILOTE 40 | 2025-04-30 | 5/28/2025 12:00:00 AM | 28 | 24.5 | 25.4 | 104 |  | 24.633 | 3 | 103.673
B-19322 VIALE 26 | 203 | 3500 PSI | TORRE 2 PILOTE 60 | 2025-04-26 | 5/24/2025 12:00:00 AM | 28 | 24.5 | 23.3 | 95 |  | 24.567 | 3 | 95.102
B-19322 VIALE 26 | 203 | 3500 PSI | TORRE 2 PILOTE 60 | 2025-04-26 | 5/24/2025 12:00:00 AM | 28 | 24.5 | 25 | 102 |  | 24.567 | 3 | 102.041
B-19322 VIALE 26 | 203 | 3500 PSI | TORRE 2 PILOTE 60 | 2025-04-26 | 5/24/2025 12:00:00 AM | 28 | 24.5 | 25.4 | 104 |  | 24.567 | 3 | 103.673
B-19322 VIALE 26 | 190 | 3500 PSI | TORRE 2 PILOTE 68-89 | 2025-04-30 | 5/28/2025 12:00:00 AM | 28 | 24.5 | 22.3 | 91 |  | 23.033 | 3 | 91.02
B-19322 VIALE 26 | 190 | 3500 PSI | TORRE 2 PILOTE 68-89 | 2025-04-30 | 5/28/2025 12:00:00 AM | 28 | 24.5 | 23.5 | 96 |  | 23.033 | 3 | 95.918
B-19322 VIALE 26 | 190 | 3500 PSI | TORRE 2 PILOTE 68-89 | 2025-04-30 | 5/28/2025 12:00:00 AM | 28 | 24.5 | 23.3 | 95 |  | 23.033 | 3 | 95.102
B-19322 VIALE 26 | 215 | 3500 PSI | TORRE 2 PILOTE 91 | 2025-04-28 | 5/26/2025 12:00:00 AM | 28 | 24.5 | 22.4 | 91 |  | 24.033 | 3 | 91.429
B-19322 VIALE 26 | 215 | 3500 PSI | TORRE 2 PILOTE 91 | 2025-04-28 | 5/26/2025 12:00:00 AM | 28 | 24.5 | 24.8 | 101 |  | 24.033 | 3 | 101.224
B-19322 VIALE 26 | 215 | 3500 PSI | TORRE 2 PILOTE 91 | 2025-04-28 | 5/26/2025 12:00:00 AM | 28 | 24.5 | 24.9 | 102 |  | 24.033 | 3 | 101.633
B-19322 VIALE 26 | 215 | 3500 PSI | TORRE 2 PILOTE 26 | 2025-05-02 | 5/30/2025 12:00:00 AM | 28 | 24.5 | 23.4 | 95 |  | 29.467 | 3 | 95.51
B-19322 VIALE 26 | 215 | 3500 PSI | TORRE 2 PILOTE 26 | 2025-05-02 | 5/30/2025 12:00:00 AM | 28 | 24.5 | 28.9 | 118 |  | 29.467 | 3 | 117.959
B-19322 VIALE 26 | 215 | 3500 PSI | TORRE 2 PILOTE 26 | 2025-05-02 | 5/30/2025 12:00:00 AM | 28 | 24.5 | 36.1 | 147 |  | 29.467 | 3 | 147.347
B-19322 VIALE 26 | 215 | 3500 PSI | TORRE 2 PILOTE 45 | 2025-05-05 | 6/2/2025 12:00:00 AM | 28 | 24.5 | 23.4 | 96 |  | 24.5 | 3 | 95.51
B-19322 VIALE 26 | 215 | 3500 PSI | TORRE 2 PILOTE 45 | 2025-05-05 | 6/2/2025 12:00:00 AM | 28 | 24.5 | 23.9 | 98 |  | 24.5 | 3 | 97.551
B-19322 VIALE 26 | 215 | 3500 PSI | TORRE 2 PILOTE 45 | 2025-05-05 | 6/2/2025 12:00:00 AM | 28 | 24.5 | 26.2 | 107 |  | 24.5 | 3 | 106.939
B-19322 VIALE 26 | 215 | 3500 PSI | TORRE 2 PILOTE 41 | 2025-05-05 | 6/2/2025 12:00:00 AM | 28 | 24.5 | 24.6 | 100 |  | 26.5 | 3 | 100.408
B-19322 VIALE 26 | 215 | 3500 PSI | TORRE 2 PILOTE 41 | 2025-05-05 | 6/2/2025 12:00:00 AM | 28 | 24.5 | 27.8 | 113 |  | 26.5 | 3 | 113.469
B-19322 VIALE 26 | 215 | 3500 PSI | TORRE 2 PILOTE 41 | 2025-05-05 | 6/2/2025 12:00:00 AM | 28 | 24.5 | 27.1 | 111 |  | 26.5 | 3 | 110.612
B-19322 VIALE 26 | 215 | 3500 PSI | TORRE 2 PILOTE 75 | 2025-05-06 | 6/3/2025 12:00:00 AM | 28 | 24.5 | 26.1 | 107 |  | 26.467 | 3 | 106.531
B-19322 VIALE 26 | 215 | 3500 PSI | TORRE 2 PILOTE 75 | 2025-05-06 | 6/3/2025 12:00:00 AM | 28 | 24.5 | 26.6 | 109 |  | 26.467 | 3 | 108.571
B-19322 VIALE 26 | 215 | 3500 PSI | TORRE 2 PILOTE 75 | 2025-05-06 | 6/3/2025 12:00:00 AM | 28 | 24.5 | 26.7 | 109 |  | 26.467 | 3 | 108.98
B-19322 VIALE 26 | 0 | 3500 PSI | TORRE 2 PILOTE 90-43 | 2025-05-07 | 6/4/2025 12:00:00 AM | 28 | 24.5 | 23.6 | 96 |  | 22.633 | 3 | 96.327
B-19322 VIALE 26 | 0 | 3500 PSI | TORRE 2 PILOTE 90-43 | 2025-05-07 | 6/4/2025 12:00:00 AM | 28 | 24.5 | 21.1 | 86 |  | 22.633 | 3 | 86.122
B-19322 VIALE 26 | 0 | 3500 PSI | TORRE 2 PILOTE 90-43 | 2025-05-07 | 6/4/2025 12:00:00 AM | 28 | 24.5 | 23.2 | 95 |  | 22.633 | 3 | 94.694
B-19322 VIALE 26 | 0 | 3500 PSI | TORRE 2 PILOTE 25-46 | 2025-05-08 | 6/5/2025 12:00:00 AM | 28 | 24.5 | 26.7 | 109 |  | 24.9 | 3 | 108.98
B-19322 VIALE 26 | 0 | 3500 PSI | TORRE 2 PILOTE 25-46 | 2025-05-08 | 6/5/2025 12:00:00 AM | 28 | 24.5 | 23.9 | 97 |  | 24.9 | 3 | 97.551
B-19322 VIALE 26 | 0 | 3500 PSI | TORRE 2 PILOTE 25-46 | 2025-05-08 | 6/5/2025 12:00:00 AM | 28 | 24.5 | 24.1 | 98 |  | 24.9 | 3 | 98.367
B-19322 VIALE 26 | 0 | 3500 PSI | TORRE 2 PILOTE 49 | 2025-05-09 | 6/6/2025 12:00:00 AM | 28 | 24.5 | 23.1 | 94 |  | 24.333 | 3 | 94.286
B-19322 VIALE 26 | 0 | 3500 PSI | TORRE 2 PILOTE 49 | 2025-05-09 | 6/6/2025 12:00:00 AM | 28 | 24.5 | 25.2 | 103 |  | 24.333 | 3 | 102.857
B-19322 VIALE 26 | 0 | 3500 PSI | TORRE 2 PILOTE 49 | 2025-05-09 | 6/6/2025 12:00:00 AM | 28 | 24.5 | 24.7 | 101 |  | 24.333 | 3 | 100.816
B-19322 VIALE 26 | 0 | 3500 PSI | TORRE 2 PILOTE 83 | 2025-05-09 | 6/6/2025 12:00:00 AM | 28 | 24.5 | 26.5 | 108 |  | 27.167 | 3 | 108.163
B-19322 VIALE 26 | 0 | 3500 PSI | TORRE 2 PILOTE 83 | 2025-05-09 | 6/6/2025 12:00:00 AM | 28 | 24.5 | 27.8 | 113 |  | 27.167 | 3 | 113.469
B-19322 VIALE 26 | 0 | 3500 PSI | TORRE 2 PILOTE 83 | 2025-05-09 | 6/6/2025 12:00:00 AM | 28 | 24.5 | 27.2 | 111 |  | 27.167 | 3 | 111.02
B-19322 VIALE 26 | 0 | 3500 PSI | TORRE 2 PILOTE 85 | 2025-05-12 | 6/9/2025 12:00:00 AM | 28 | 24.5 | 22.6 | 92 |  | 23.167 | 3 | 92.245
B-19322 VIALE 26 | 0 | 3500 PSI | TORRE 2 PILOTE 85 | 2025-05-12 | 6/9/2025 12:00:00 AM | 28 | 24.5 | 23.6 | 96 |  | 23.167 | 3 | 96.327
B-19322 VIALE 26 | 0 | 3500 PSI | TORRE 2 PILOTE 85 | 2025-05-12 | 6/9/2025 12:00:00 AM | 28 | 24.5 | 23.3 | 95 |  | 23.167 | 3 | 95.102
B-19322 VIALE 26 | 0 | 3500 PSI | TORRE 2 PILOTE 75 | 2025-05-10 | 6/7/2025 12:00:00 AM | 28 | 24.5 | 27.8 | 114 |  | 25 | 3 | 113.469
B-19322 VIALE 26 | 0 | 3500 PSI | TORRE 2 PILOTE 75 | 2025-05-10 | 6/7/2025 12:00:00 AM | 28 | 24.5 | 24.3 | 99 |  | 25 | 3 | 99.184
B-19322 VIALE 26 | 0 | 3500 PSI | TORRE 2 PILOTE 75 | 2025-05-10 | 6/7/2025 12:00:00 AM | 28 | 24.5 | 22.9 | 93 |  | 25 | 3 | 93.469
B-19322 VIALE 26 | 0 | 3500 PSI | TORRE 2 PILOTE 24 | 2025-05-13 | 6/10/2025 12:00:00 AM | 28 | 24.5 | 30.8 | 126 |  | 30.367 | 3 | 125.714
B-19322 VIALE 26 | 0 | 3500 PSI | TORRE 2 PILOTE 24 | 2025-05-13 | 6/10/2025 12:00:00 AM | 28 | 24.5 | 27.2 | 111 |  | 30.367 | 3 | 111.02
B-19322 VIALE 26 | 0 | 3500 PSI | TORRE 2 PILOTE 24 | 2025-05-13 | 6/10/2025 12:00:00 AM | 28 | 24.5 | 33.1 | 135 |  | 30.367 | 3 | 135.102
B-19322 VIALE 26 | 203 | 3500 PSI | TORRE 2 PILOTE 42 | 2025-05-14 | 6/11/2025 12:00:00 AM | 28 | 24.5 | 37.3 | 152 |  | 36.067 | 3 | 152.245
B-19322 VIALE 26 | 203 | 3500 PSI | TORRE 2 PILOTE 42 | 2025-05-14 | 6/11/2025 12:00:00 AM | 28 | 24.5 | 35 | 143 |  | 36.067 | 3 | 142.857
B-19322 VIALE 26 | 203 | 3500 PSI | TORRE 2 PILOTE 42 | 2025-05-14 | 6/11/2025 12:00:00 AM | 28 | 24.5 | 35.9 | 146 |  | 36.067 | 3 | 146.531
B-19322 VIALE 26 | 203 | 3500 PSI | TORRE 2 PILOTE 48 | 2025-05-15 | 6/12/2025 12:00:00 AM | 28 | 24.5 | 28.8 | 118 |  | 25.6 | 3 | 117.551
B-19322 VIALE 26 | 203 | 3500 PSI | TORRE 2 PILOTE 48 | 2025-05-15 | 6/12/2025 12:00:00 AM | 28 | 24.5 | 24.3 | 99 |  | 25.6 | 3 | 99.184
B-19322 VIALE 26 | 203 | 3500 PSI | TORRE 2 PILOTE 48 | 2025-05-15 | 6/12/2025 12:00:00 AM | 28 | 24.5 | 23.7 | 97 |  | 25.6 | 3 | 96.735
B-19322 VIALE 26 | 203 | 3500 PSI | TORRE 2 PILOTE 78 | 2025-05-15 | 6/12/2025 12:00:00 AM | 28 | 24.5 | 28.5 | 116 |  | 30.717 | 6 | 116.327
B-19322 VIALE 26 | 203 | 3500 PSI | TORRE 2 PILOTE 78 | 2025-05-15 | 6/12/2025 12:00:00 AM | 28 | 24.5 | 31.7 | 129 |  | 30.717 | 6 | 129.388
B-19322 VIALE 26 | 203 | 3500 PSI | TORRE 2 PILOTE 78 | 2025-05-15 | 6/12/2025 12:00:00 AM | 28 | 24.5 | 24.1 | 98 |  | 30.717 | 6 | 98.367
B-19322 VIALE 26 | 203 | 3500 PSI | TORRE 2 PILOTE 81 | 2025-05-16 | 6/13/2025 12:00:00 AM | 28 | 24.5 | 25.4 | 104 |  | 26.533 | 3 | 103.673
B-19322 VIALE 26 | 203 | 3500 PSI | TORRE 2 PILOTE 81 | 2025-05-16 | 6/13/2025 12:00:00 AM | 28 | 24.5 | 26.2 | 107 |  | 26.533 | 3 | 106.939
B-19322 VIALE 26 | 203 | 3500 PSI | TORRE 2 PILOTE 81 | 2025-05-16 | 6/13/2025 12:00:00 AM | 28 | 24.5 | 28 | 114 |  | 26.533 | 3 | 114.286
B-19322 VIALE 26 | 203 | 3500 PSI | TORRE 2 PILOTE 44 | 2025-05-20 | 6/17/2025 12:00:00 AM | 28 | 24.5 | 16.8 | 69 |  | 17.767 | 3 | 68.571
B-19322 VIALE 26 | 203 | 3500 PSI | TORRE 2 PILOTE 44 | 2025-05-20 | 6/17/2025 12:00:00 AM | 28 | 24.5 | 17.5 | 71 |  | 17.767 | 3 | 71.429
B-19322 VIALE 26 | 203 | 3500 PSI | TORRE 2 PILOTE 44 | 2025-05-20 | 6/17/2025 12:00:00 AM | 28 | 24.5 | 19 | 78 |  | 17.767 | 3 | 77.551
B-19322 VIALE 26 | 203 | 3500 PSI | TORRE 2 PILOTE 80 | 2025-05-21 | 6/18/2025 12:00:00 AM | 28 | 24.5 | 22.7 | 92 |  | 24.767 | 3 | 92.653
B-19322 VIALE 26 | 203 | 3500 PSI | TORRE 2 PILOTE 80 | 2025-05-21 | 6/18/2025 12:00:00 AM | 28 | 24.5 | 25.3 | 103 |  | 24.767 | 3 | 103.265
B-19322 VIALE 26 | 203 | 3500 PSI | TORRE 2 PILOTE 80 | 2025-05-21 | 6/18/2025 12:00:00 AM | 28 | 24.5 | 26.3 | 107 |  | 24.767 | 3 | 107.347
B-19322 VIALE 26 | 203 | 3500 PSI | Torre 2 Pilote85 | 2025-05-21 | 6/18/2025 12:00:00 AM | 28 | 24.5 | 23.2 | 95 |  | 20.4 | 3 | 94.694
B-19322 VIALE 26 | 203 | 3500 PSI | Torre 2 Pilote85 | 2025-05-21 | 6/18/2025 12:00:00 AM | 28 | 24.5 | 18.6 | 76 |  | 20.4 | 3 | 75.918
B-19322 VIALE 26 | 203 | 3500 PSI | Torre 2 Pilote85 | 2025-05-21 | 6/18/2025 12:00:00 AM | 28 | 24.5 | 19.4 | 79 |  | 20.4 | 3 | 79.184
B-19322 VIALE 26 | 177 | 3500 PSI | TORRE 1 PILOTE 01 | 2025-05-23 | 6/20/2025 12:00:00 AM | 28 | 24.5 | 25.5 | 104 |  | 24.133 | 3 | 104.082
B-19322 VIALE 26 | 177 | 3500 PSI | TORRE 1 PILOTE 01 | 2025-05-23 | 6/20/2025 12:00:00 AM | 28 | 24.5 | 24 | 98 |  | 24.133 | 3 | 97.959
B-19322 VIALE 26 | 177 | 3500 PSI | TORRE 1 PILOTE 01 | 2025-05-23 | 6/20/2025 12:00:00 AM | 28 | 24.5 | 22.9 | 94 |  | 24.133 | 3 | 93.469
B-19322 VIALE 26 | 228 | 3500 PSI | TORRE 2 PILOTE 39 | 2025-05-23 | 6/20/2025 12:00:00 AM | 28 | 24.5 | 21.9 | 89 |  | 20.567 | 3 | 89.388
B-19322 VIALE 26 | 228 | 3500 PSI | TORRE 2 PILOTE 39 | 2025-05-23 | 6/20/2025 12:00:00 AM | 28 | 24.5 | 19.9 | 81 |  | 20.567 | 3 | 81.224
B-19322 VIALE 26 | 228 | 3500 PSI | TORRE 2 PILOTE 39 | 2025-05-23 | 6/20/2025 12:00:00 AM | 28 | 24.5 | 19.9 | 81 |  | 20.567 | 3 | 81.224
B-19322 VIALE 26 | 203 | 3500 PSI | TORRE 2 PILOTE 86 | 2025-05-26 | 6/23/2025 12:00:00 AM | 28 | 24.5 | 28.2 | 115 |  | 29.333 | 3 | 115.102
B-19322 VIALE 26 | 203 | 3500 PSI | TORRE 2 PILOTE 86 | 2025-05-26 | 6/23/2025 12:00:00 AM | 28 | 24.5 | 28.8 | 118 |  | 29.333 | 3 | 117.551
B-19322 VIALE 26 | 203 | 3500 PSI | TORRE 2 PILOTE 86 | 2025-05-26 | 6/23/2025 12:00:00 AM | 28 | 24.5 | 31 | 127 |  | 29.333 | 3 | 126.531
B-19322 VIALE 26 | 203 | 3500 PSI | TORRE 1 PILOTE 79 | 2025-05-24 | 6/21/2025 12:00:00 AM | 28 | 24.5 | 24.6 | 100 |  | 22.833 | 3 | 100.408
B-19322 VIALE 26 | 203 | 3500 PSI | TORRE 1 PILOTE 79 | 2025-05-24 | 6/21/2025 12:00:00 AM | 28 | 24.5 | 23 | 94 |  | 22.833 | 3 | 93.878
B-19322 VIALE 26 | 203 | 3500 PSI | TORRE 1 PILOTE 79 | 2025-05-24 | 6/21/2025 12:00:00 AM | 28 | 24.5 | 20.9 | 85 |  | 22.833 | 3 | 85.306
B-19322 VIALE 26 | 203 | 3500 PSI | TORRE 2 PILOTE 82 | 2025-05-27 | 6/24/2025 12:00:00 AM | 28 | 24.5 | 20.1 | 82 |  | 21.533 | 3 | 82.041
B-19322 VIALE 26 | 203 | 3500 PSI | TORRE 2 PILOTE 82 | 2025-05-27 | 6/24/2025 12:00:00 AM | 28 | 24.5 | 24.7 | 101 |  | 21.533 | 3 | 100.816
B-19322 VIALE 26 | 203 | 3500 PSI | TORRE 2 PILOTE 82 | 2025-05-27 | 6/24/2025 12:00:00 AM | 28 | 24.5 | 19.8 | 81 |  | 21.533 | 3 | 80.816
B-19322 VIALE 26 | 203 | 3500 PSI | TORRE 2 PILOTE 74 | 2025-05-28 | 6/25/2025 12:00:00 AM | 28 | 24.5 | 30.7 | 125 |  | 31.167 | 3 | 125.306
B-19322 VIALE 26 | 203 | 3500 PSI | TORRE 2 PILOTE 74 | 2025-05-28 | 6/25/2025 12:00:00 AM | 28 | 24.5 | 32 | 130 |  | 31.167 | 3 | 130.612
B-19322 VIALE 26 | 203 | 3500 PSI | TORRE 2 PILOTE 74 | 2025-05-28 | 6/25/2025 12:00:00 AM | 28 | 24.5 | 30.8 | 126 |  | 31.167 | 3 | 125.714
B-19322 VIALE 26 | 228 | 3500 PSI | TORRE 2 PILOTE 93 | 2025-05-16 | 6/13/2025 12:00:00 AM | 28 | 24.5 | 14.5 | 59 |  | 15.933 | 3 | 59.184
B-19322 VIALE 26 | 228 | 3500 PSI | TORRE 2 PILOTE 93 | 2025-05-16 | 6/13/2025 12:00:00 AM | 28 | 24.5 | 17.2 | 70 |  | 15.933 | 3 | 70.204
B-19322 VIALE 26 | 228 | 3500 PSI | TORRE 2 PILOTE 93 | 2025-05-16 | 6/13/2025 12:00:00 AM | 28 | 24.5 | 16.1 | 66 |  | 15.933 | 3 | 65.714
B-19322 VIALE 26 | 203 | 3500 PSI | TORRE 2 PILOTE 76 | 2025-05-29 | 6/26/2025 12:00:00 AM | 28 | 24.5 | 25.3 | 103 |  | 24.167 | 3 | 103.265
B-19322 VIALE 26 | 203 | 3500 PSI | TORRE 2 PILOTE 76 | 2025-05-29 | 6/26/2025 12:00:00 AM | 28 | 24.5 | 21.6 | 88 |  | 24.167 | 3 | 88.163
B-19322 VIALE 26 | 203 | 3500 PSI | TORRE 2 PILOTE 76 | 2025-05-29 | 6/26/2025 12:00:00 AM | 28 | 24.5 | 25.6 | 105 |  | 24.167 | 3 | 104.49
B-19322 VIALE 26 | 177 | 3500 PSI | TORRE 2 PILOTE 09-88 | 2025-05-30 | 6/27/2025 12:00:00 AM | 28 | 24.5 | 26 | 106 |  | 24 | 3 | 106.122
B-19322 VIALE 26 | 177 | 3500 PSI | TORRE 2 PILOTE 09-88 | 2025-05-30 | 6/27/2025 12:00:00 AM | 28 | 24.5 | 24.6 | 100 |  | 24 | 3 | 100.408
B-19322 VIALE 26 | 177 | 3500 PSI | TORRE 2 PILOTE 09-88 | 2025-05-30 | 6/27/2025 12:00:00 AM | 28 | 24.5 | 21.4 | 87 |  | 24 | 3 | 87.347
B-19322 VIALE 26 | 203 | 3500 PSI | TORRE 2 PILOTE 75 | 2025-05-31 | 6/28/2025 12:00:00 AM | 28 | 24.5 | 13.5 | 55 |  | 15.333 | 3 | 55.102
B-19322 VIALE 26 | 203 | 3500 PSI | TORRE 2 PILOTE 75 | 2025-05-31 | 6/28/2025 12:00:00 AM | 28 | 24.5 | 16.9 | 69 |  | 15.333 | 3 | 68.98
B-19322 VIALE 26 | 203 | 3500 PSI | TORRE 2 PILOTE 75 | 2025-05-31 | 6/28/2025 12:00:00 AM | 28 | 24.5 | 15.6 | 64 |  | 15.333 | 3 | 63.673
B-19322 VIALE 26 | 203 | 3500 PSI | TORRE 2 PILOTE 84 | 2025-05-29 | 6/26/2025 12:00:00 AM | 28 | 24.5 | 24.9 | 101 |  | 24.4 | 3 | 101.633
B-19322 VIALE 26 | 203 | 3500 PSI | TORRE 2 PILOTE 84 | 2025-05-29 | 6/26/2025 12:00:00 AM | 28 | 24.5 | 24.9 | 102 |  | 24.4 | 3 | 101.633
B-19322 VIALE 26 | 203 | 3500 PSI | TORRE 2 PILOTE 84 | 2025-05-29 | 6/26/2025 12:00:00 AM | 28 | 24.5 | 23.4 | 96 |  | 24.4 | 3 | 95.51
B-19322 VIALE 26 | 228 | 3500 PSI | Torre 2 Pilote 78' | 2025-06-03 | 7/1/2025 12:00:00 AM | 28 | 24.5 | 25 | 102 |  | 24.067 | 3 | 102.041
B-19322 VIALE 26 | 228 | 3500 PSI | Torre 2 Pilote 78' | 2025-06-03 | 7/1/2025 12:00:00 AM | 28 | 24.5 | 25.8 | 105 |  | 24.067 | 3 | 105.306
B-19322 VIALE 26 | 228 | 3500 PSI | Torre 2 Pilote 78' | 2025-06-03 | 7/1/2025 12:00:00 AM | 28 | 24.5 | 21.4 | 87 |  | 24.067 | 3 | 87.347
B-19322 VIALE 26 | 177 | 3500 PSI | TORRE 2 PILOTE 28 | 2025-06-04 | 7/2/2025 12:00:00 AM | 28 | 24.5 | 25.1 | 102 |  | 26.1 | 3 | 102.449
B-19322 VIALE 26 | 177 | 3500 PSI | TORRE 2 PILOTE 28 | 2025-06-04 | 7/2/2025 12:00:00 AM | 28 | 24.5 | 28.2 | 115 |  | 26.1 | 3 | 115.102
B-19322 VIALE 26 | 177 | 3500 PSI | TORRE 2 PILOTE 28 | 2025-06-04 | 7/2/2025 12:00:00 AM | 28 | 24.5 | 25 | 102 |  | 26.1 | 3 | 102.041
B-19322 VIALE 26 | 203 | 3500 PSI | TORRE 2 PILOTE 30 | 2025-06-05 | 7/3/2025 12:00:00 AM | 28 | 24.5 | 32.5 | 133 |  | 32.767 | 3 | 132.653
B-19322 VIALE 26 | 203 | 3500 PSI | TORRE 2 PILOTE 30 | 2025-06-05 | 7/3/2025 12:00:00 AM | 28 | 24.5 | 32.1 | 131 |  | 32.767 | 3 | 131.02
B-19322 VIALE 26 | 203 | 3500 PSI | TORRE 2 PILOTE 30 | 2025-06-05 | 7/3/2025 12:00:00 AM | 28 | 24.5 | 33.7 | 137 |  | 32.767 | 3 | 137.551
B-19322 VIALE 26 | 177 | 3500 PSI | TORRE 2 PILOTE 93 | 2025-06-06 | 7/4/2025 12:00:00 AM | 28 | 24.5 | 31 | 126 |  | 30.4 | 3 | 126.531
B-19322 VIALE 26 | 177 | 3500 PSI | TORRE 2 PILOTE 93 | 2025-06-06 | 7/4/2025 12:00:00 AM | 28 | 24.5 | 31.2 | 127 |  | 30.4 | 3 | 127.347
B-19322 VIALE 26 | 177 | 3500 PSI | TORRE 2 PILOTE 93 | 2025-06-06 | 7/4/2025 12:00:00 AM | 28 | 24.5 | 29 | 118 |  | 30.4 | 3 | 118.367
B-19322 VIALE 26 | 177 | 3500 PSI | TORRE 2 PILOTE 27 | 2025-06-07 | 7/5/2025 12:00:00 AM | 28 | 24.5 | 34.9 | 142 |  | 34.3 | 3 | 142.449
B-19322 VIALE 26 | 177 | 3500 PSI | TORRE 2 PILOTE 27 | 2025-06-07 | 7/5/2025 12:00:00 AM | 28 | 24.5 | 32.8 | 134 |  | 34.3 | 3 | 133.878
B-19322 VIALE 26 | 177 | 3500 PSI | TORRE 2 PILOTE 27 | 2025-06-07 | 7/5/2025 12:00:00 AM | 28 | 24.5 | 35.2 | 144 |  | 34.3 | 3 | 143.673
B-19322 VIALE 26 | 177 | 3500 PSI | TORRE 2 PILOTE 29 | 2025-06-09 | 7/7/2025 12:00:00 AM | 28 | 24.5 | 27.2 | 111 |  | 27.1 | 3 | 111.02
B-19322 VIALE 26 | 177 | 3500 PSI | TORRE 2 PILOTE 29 | 2025-06-09 | 7/7/2025 12:00:00 AM | 28 | 24.5 | 26.5 | 108 |  | 27.1 | 3 | 108.163
B-19322 VIALE 26 | 177 | 3500 PSI | TORRE 2 PILOTE 29 | 2025-06-09 | 7/7/2025 12:00:00 AM | 28 | 24.5 | 27.6 | 112 |  | 27.1 | 3 | 112.653
B-19322 VIALE 26 | 177 | 3500 PSI | TORRE 2 PILOTE 31 | 2025-06-10 | 7/8/2025 12:00:00 AM | 28 | 24.5 | 24 | 98 |  | 26.4 | 3 | 97.959
B-19322 VIALE 26 | 177 | 3500 PSI | TORRE 2 PILOTE 31 | 2025-06-10 | 7/8/2025 12:00:00 AM | 28 | 24.5 | 29.6 | 121 |  | 26.4 | 3 | 120.816
B-19322 VIALE 26 | 177 | 3500 PSI | TORRE 2 PILOTE 31 | 2025-06-10 | 7/8/2025 12:00:00 AM | 28 | 24.5 | 25.6 | 104 |  | 26.4 | 3 | 104.49
B-19322 VIALE 26 | 177 | 3500 PSI | TORRE 2 PILOTE 94-38 | 2025-06-11 | 7/9/2025 12:00:00 AM | 28 | 24.5 | 32.1 | 131 |  | 30.9 | 3 | 131.02
B-19322 VIALE 26 | 177 | 3500 PSI | TORRE 2 PILOTE 94-38 | 2025-06-11 | 7/9/2025 12:00:00 AM | 28 | 24.5 | 30.3 | 124 |  | 30.9 | 3 | 123.673
B-19322 VIALE 26 | 177 | 3500 PSI | TORRE 2 PILOTE 94-38 | 2025-06-11 | 7/9/2025 12:00:00 AM | 28 | 24.5 | 30.3 | 124 |  | 30.9 | 3 | 123.673
B-19322 VIALE 26 | 177 | 3500 PSI | TORRE 2 PILOTE 33-21 | 2025-06-12 | 7/10/2025 12:00:00 AM | 28 | 24.5 | 29.3 | 120 |  | 30.167 | 3 | 119.592
B-19322 VIALE 26 | 177 | 3500 PSI | TORRE 2 PILOTE 33-21 | 2025-06-12 | 7/10/2025 12:00:00 AM | 28 | 24.5 | 30.2 | 123 |  | 30.167 | 3 | 123.265
B-19322 VIALE 26 | 177 | 3500 PSI | TORRE 2 PILOTE 33-21 | 2025-06-12 | 7/10/2025 12:00:00 AM | 28 | 24.5 | 31 | 127 |  | 30.167 | 3 | 126.531
B-19322 VIALE 26 | 203 | 3500 PSI | TORRE 2 PILOTE 35-01 | 2025-06-13 | 7/11/2025 12:00:00 AM | 28 | 24.5 | 26.1 | 106 |  | 26.9 | 3 | 106.531
B-19322 VIALE 26 | 203 | 3500 PSI | TORRE 2 PILOTE 35-01 | 2025-06-13 | 7/11/2025 12:00:00 AM | 28 | 24.5 | 25.9 | 106 |  | 26.9 | 3 | 105.714
B-19322 VIALE 26 | 203 | 3500 PSI | TORRE 2 PILOTE 35-01 | 2025-06-13 | 7/11/2025 12:00:00 AM | 28 | 24.5 | 28.7 | 117 |  | 26.9 | 3 | 117.143
B-19322 VIALE 26 | 177 | 3500 PSI | TORRE 2 PILOTE 10 | 2025-06-14 | 7/12/2025 12:00:00 AM | 28 | 24.5 | 24.8 | 101 |  | 25.367 | 3 | 101.224
B-19322 VIALE 26 | 177 | 3500 PSI | TORRE 2 PILOTE 10 | 2025-06-14 | 7/12/2025 12:00:00 AM | 28 | 24.5 | 26 | 106 |  | 25.367 | 3 | 106.122
B-19322 VIALE 26 | 177 | 3500 PSI | TORRE 2 PILOTE 10 | 2025-06-14 | 7/12/2025 12:00:00 AM | 28 | 24.5 | 25.3 | 103 |  | 25.367 | 3 | 103.265
B-19322 VIALE 26 | 228 | 3500 PSI | TORRE 2 PILOTE 92 | 2025-06-17 | 7/15/2025 12:00:00 AM | 28 | 24.5 | 29.9 | 122 |  | 28.267 | 3 | 122.041
B-19322 VIALE 26 | 228 | 3500 PSI | TORRE 2 PILOTE 92 | 2025-06-17 | 7/15/2025 12:00:00 AM | 28 | 24.5 | 27.4 | 112 |  | 28.267 | 3 | 111.837
B-19322 VIALE 26 | 228 | 3500 PSI | TORRE 2 PILOTE 92 | 2025-06-17 | 7/15/2025 12:00:00 AM | 28 | 24.5 | 27.5 | 112 |  | 28.267 | 3 | 112.245
B-19322 VIALE 26 | 215.9 | concreto 3500 psi | Torre 2 Pilote 100 | 2025-07-08 | 8/5/2025 12:00:00 AM | 28 | 24.5 | 24.5 | 100 |  | 28.1 | 3 | 100
B-19322 VIALE 26 | 215.9 | concreto 3500 psi | Torre 2 Pilote 100 | 2025-07-08 | 8/5/2025 12:00:00 AM | 28 | 24.5 | 29.4 | 120 |  | 28.1 | 3 | 120
B-19322 VIALE 26 | 196.85 | concreto 3500 psi | Torre 2 Pilote 102 | 2025-07-09 | 8/6/2025 12:00:00 AM | 28 | 24.5 | 28.1 | 115 |  | 28.267 | 3 | 114.694
B-19322 VIALE 26 | 196.85 | concreto 3500 psi | Torre 2 Pilote 102 | 2025-07-09 | 8/6/2025 12:00:00 AM | 28 | 24.5 | 28.6 | 117 |  | 28.267 | 3 | 116.735
B-19322 VIALE 26 | 196.85 | concreto 3500 psi | Torre 2 Pilote 102 | 2025-07-09 | 8/6/2025 12:00:00 AM | 28 | 24.5 | 28.1 | 115 |  | 28.267 | 3 | 114.694
B-19322 VIALE 26 | 177.8 | concreto 3500 psi | Torre 2 Pilote 14-82 | 2025-07-07 | 8/4/2025 12:00:00 AM | 28 | 24.5 | 33.3 | 136 |  | 33.3 | 3 | 135.918
B-19322 VIALE 26 | 177.8 | concreto 3500 psi | Torre 2 Pilote 14-82 | 2025-07-07 | 8/4/2025 12:00:00 AM | 28 | 24.5 | 34 | 139 |  | 33.3 | 3 | 138.776
B-19322 VIALE 26 | 177.8 | concreto 3500 psi | Torre 2 Pilote 14-82 | 2025-07-07 | 8/4/2025 12:00:00 AM | 28 | 24.5 | 32.6 | 133 |  | 33.3 | 3 | 133.061
B-19322 VIALE 26 | 190.5 | concreto 3500 psi | Torre 1 Pilote 09-28 | 2025-07-11 | 8/8/2025 12:00:00 AM | 28 | 24.5 | 29.9 | 122 |  | 28.667 | 3 | 122.041
B-19322 VIALE 26 | 190.5 | concreto 3500 psi | Torre 1 Pilote 09-28 | 2025-07-11 | 8/8/2025 12:00:00 AM | 28 | 24.5 | 28.1 | 114 |  | 28.667 | 3 | 114.694
B-19322 VIALE 26 | 190.5 | concreto 3500 psi | Torre 1 Pilote 09-28 | 2025-07-11 | 8/8/2025 12:00:00 AM | 28 | 24.5 | 28 | 114 |  | 28.667 | 3 | 114.286
B-19322 VIALE 26 | 177.8 | concreto 3500 psi | Torre 2 Pilote 103 | 2025-07-05 | 8/2/2025 12:00:00 AM | 28 | 24.5 | 34.1 | 139 |  | 32.267 | 3 | 139.184
B-19322 VIALE 26 | 177.8 | concreto 3500 psi | Torre 2 Pilote 103 | 2025-07-05 | 8/2/2025 12:00:00 AM | 28 | 24.5 | 33.5 | 137 |  | 32.267 | 3 | 136.735
B-19322 VIALE 26 | 177.8 | concreto 3500 psi | Torre 2 Pilote 103 | 2025-07-05 | 8/2/2025 12:00:00 AM | 28 | 24.5 | 29.2 | 119 |  | 32.267 | 3 | 119.184
B-19322 VIALE 26 | 190.5 | concreto 3500 psi | Torre 1 Pilote 50-22 | 2025-07-14 | 8/11/2025 12:00:00 AM | 28 | 24.5 | 25 | 102 |  | 24.8 | 3 | 102.041
B-19322 VIALE 26 | 190.5 | concreto 3500 psi | Torre 1 Pilote 50-22 | 2025-07-14 | 8/11/2025 12:00:00 AM | 28 | 24.5 | 26.8 | 109 |  | 24.8 | 3 | 109.388
B-19322 VIALE 26 | 190.5 | concreto 3500 psi | Torre 1 Pilote 50-22 | 2025-07-14 | 8/11/2025 12:00:00 AM | 28 | 24.5 | 22.6 | 92 |  | 24.8 | 3 | 92.245
B-19322 VIALE 26 | 222.25 | concreto 3000 psi | Torre 1 Pilote 08-70 | 2025-07-15 | 8/12/2025 12:00:00 AM | 28 | 24.5 | 26.7 | 109 |  | 26.333 | 3 | 108.98
B-19322 VIALE 26 | 222.25 | concreto 3000 psi | Torre 1 Pilote 08-70 | 2025-07-15 | 8/12/2025 12:00:00 AM | 28 | 24.5 | 27.1 | 111 |  | 26.333 | 3 | 110.612
B-19322 VIALE 26 | 222.25 | concreto 3000 psi | Torre 1 Pilote 08-70 | 2025-07-15 | 8/12/2025 12:00:00 AM | 28 | 24.5 | 25.2 | 103 |  | 26.333 | 3 | 102.857
B-19322 VIALE 26 | 177.8 | concreto 3500 psi | Torre 1 Pilote 73 | 2025-07-15 | 8/12/2025 12:00:00 AM | 28 | 24.5 | 25.1 | 102 |  | 25.133 | 3 | 102.449
B-19322 VIALE 26 | 177.8 | concreto 3500 psi | Torre 1 Pilote 73 | 2025-07-15 | 8/12/2025 12:00:00 AM | 28 | 24.5 | 26.4 | 108 |  | 25.133 | 3 | 107.755
B-19322 VIALE 26 | 177.8 | concreto 3500 psi | Torre 1 Pilote 73 | 2025-07-15 | 8/12/2025 12:00:00 AM | 28 | 24.5 | 23.9 | 98 |  | 25.133 | 3 | 97.551
B-19322 VIALE 26 | 196.85 | concreto 3500 psi | Torre 2 Pilote 15-79 | 2025-07-04 | 8/1/2025 12:00:00 AM | 28 | 24.5 | 30.2 | 123 |  | 29.567 | 3 | 123.265
B-19322 VIALE 26 | 196.85 | concreto 3500 psi | Torre 2 Pilote 15-79 | 2025-07-04 | 8/1/2025 12:00:00 AM | 28 | 24.5 | 28.8 | 117 |  | 29.567 | 3 | 117.551
B-19322 VIALE 26 | 196.85 | concreto 3500 psi | Torre 2 Pilote 15-79 | 2025-07-04 | 8/1/2025 12:00:00 AM | 28 | 24.5 | 29.7 | 121 |  | 29.567 | 3 | 121.224
B-19322 VIALE 26 | 228.6 | concreto 3500 psi | Torre 1 Pilote 48-06 | 2025-07-16 | 8/13/2025 12:00:00 AM | 28 | 24.5 | 22.5 | 92 |  | 21.533 | 3 | 91.837
B-19322 VIALE 26 | 228.6 | concreto 3500 psi | Torre 1 Pilote 48-06 | 2025-07-16 | 8/13/2025 12:00:00 AM | 28 | 24.5 | 21.4 | 87 |  | 21.533 | 3 | 87.347
B-19322 VIALE 26 | 228.6 | concreto 3500 psi | Torre 1 Pilote 48-06 | 2025-07-16 | 8/13/2025 12:00:00 AM | 28 | 24.5 | 20.7 | 84 |  | 21.533 | 3 | 84.49
B-19322 VIALE 26 | 228.6 | concreto 3500 psi | Torre 2 Pilote 04-05 | 2025-07-03 | 7/31/2025 12:00:00 AM | 28 | 24.5 | 25.3 | 103 |  | 27.333 | 3 | 103.265
B-19322 VIALE 26 | 228.6 | concreto 3500 psi | Torre 2 Pilote 04-05 | 2025-07-03 | 7/31/2025 12:00:00 AM | 28 | 24.5 | 28.3 | 115 |  | 27.333 | 3 | 115.51
B-19322 VIALE 26 | 228.6 | concreto 3500 psi | Torre 2 Pilote 04-05 | 2025-07-03 | 7/31/2025 12:00:00 AM | 28 | 24.5 | 28.4 | 116 |  | 27.333 | 3 | 115.918
B-19322 VIALE 26 | 209.55 | concreto 3500 psi | Torre 2 Pilote 81-03 | 2025-07-02 | 7/30/2025 12:00:00 AM | 28 | 24.5 | 26.3 | 108 |  | 27.967 | 3 | 107.347
B-19322 VIALE 26 | 209.55 | concreto 3500 psi | Torre 2 Pilote 81-03 | 2025-07-02 | 7/30/2025 12:00:00 AM | 28 | 24.5 | 33 | 135 |  | 27.967 | 3 | 134.694
B-19322 VIALE 26 | 209.55 | concreto 3500 psi | Torre 2 Pilote 81-03 | 2025-07-02 | 7/30/2025 12:00:00 AM | 28 | 24.5 | 24.6 | 100 |  | 27.967 | 3 | 100.408
B-19322 VIALE 26 | 228.6 | concreto 3500 psi | Torre 2 Pilote 18 -13 | 2025-07-01 | 7/29/2025 12:00:00 AM | 28 | 24.5 | 27.9 | 114 |  | 25.833 | 3 | 113.878
B-19322 VIALE 26 | 228.6 | concreto 3500 psi | Torre 2 Pilote 18 -13 | 2025-07-01 | 7/29/2025 12:00:00 AM | 28 | 24.5 | 24.9 | 101 |  | 25.833 | 3 | 101.633
B-19322 VIALE 26 | 228.6 | concreto 3500 psi | Torre 2 Pilote 18 -13 | 2025-07-01 | 7/29/2025 12:00:00 AM | 28 | 24.5 | 24.7 | 101 |  | 25.833 | 3 | 100.816
B-19322 VIALE 26 | 203.2 | concreto 3500 psi | Torre 2 Pilote 16-97 | 2025-06-28 | 7/26/2025 12:00:00 AM | 28 | 24.5 | 29.4 | 120 |  | 27.933 | 3 | 120
B-19322 VIALE 26 | 203.2 | concreto 3500 psi | Torre 2 Pilote 16-97 | 2025-06-28 | 7/26/2025 12:00:00 AM | 28 | 24.5 | 26.6 | 108 |  | 27.933 | 3 | 108.571
B-19322 VIALE 26 | 203.2 | concreto 3500 psi | Torre 2 Pilote 16-97 | 2025-06-28 | 7/26/2025 12:00:00 AM | 28 | 24.5 | 27.8 | 113 |  | 27.933 | 3 | 113.469
B-19322 VIALE 26 | 190.5 | concreto 3500 psi | Torre 2 Pilote 19-17 | 2025-06-25 | 7/23/2025 12:00:00 AM | 28 | 24.5 | 23.2 | 95 |  | 24.7 | 3 | 94.694
B-19322 VIALE 26 | 190.5 | concreto 3500 psi | Torre 2 Pilote 19-17 | 2025-06-25 | 7/23/2025 12:00:00 AM | 28 | 24.5 | 23.5 | 96 |  | 24.7 | 3 | 95.918
B-19322 VIALE 26 | 190.5 | concreto 3500 psi | Torre 2 Pilote 19-17 | 2025-06-25 | 7/23/2025 12:00:00 AM | 28 | 24.5 | 27.4 | 112 |  | 24.7 | 3 | 111.837
B-19322 VIALE 26 | 228.6 | concreto 3500 psi | Torre 2 Pilote 99 | 2025-06-27 | 7/25/2025 12:00:00 AM | 28 | 24.5 | 26.5 | 108 |  | 26.267 | 3 | 108.163
B-19322 VIALE 26 | 228.6 | concreto 3500 psi | Torre 2 Pilote 99 | 2025-06-27 | 7/25/2025 12:00:00 AM | 28 | 24.5 | 26 | 106 |  | 26.267 | 3 | 106.122
B-19322 VIALE 26 | 228.6 | concreto 3500 psi | Torre 2 Pilote 99 | 2025-06-27 | 7/25/2025 12:00:00 AM | 28 | 24.5 | 26.3 | 107 |  | 26.267 | 3 | 107.347
B-19322 VIALE 26 | 228.6 | concreto 3500 psi | Torre 2 Pilote 95 | 2025-06-27 | 7/25/2025 12:00:00 AM | 28 | 24.5 | 21.4 | 87 |  | 19.6 | 3 | 87.347
B-19322 VIALE 26 | 228.6 | concreto 3500 psi | Torre 2 Pilote 95 | 2025-06-27 | 7/25/2025 12:00:00 AM | 28 | 24.5 | 19.1 | 78 |  | 19.6 | 3 | 77.959
B-19322 VIALE 26 | 228.6 | concreto 3500 psi | Torre 2 Pilote 95 | 2025-06-27 | 7/25/2025 12:00:00 AM | 28 | 24.5 | 18.3 | 74 |  | 19.6 | 3 | 74.694
B-19322 VIALE 26 | 203.2 | concreto 3500 psi | Torre 2 Pilote 02-12 | 2025-06-26 | 7/24/2025 12:00:00 AM | 28 | 24.5 | 25.1 | 102 |  | 25.667 | 3 | 102.449
B-19322 VIALE 26 | 203.2 | concreto 3500 psi | Torre 2 Pilote 02-12 | 2025-06-26 | 7/24/2025 12:00:00 AM | 28 | 24.5 | 23.3 | 95 |  | 25.667 | 3 | 95.102
B-19322 VIALE 26 | 203.2 | concreto 3500 psi | Torre 2 Pilote 02-12 | 2025-06-26 | 7/24/2025 12:00:00 AM | 28 | 24.5 | 28.6 | 117 |  | 25.667 | 3 | 116.735
B-19322 VIALE 26 | 203.2 | concreto 3500 psi | Torre 2 Pilote 11-52 | 2025-06-24 | 7/22/2025 12:00:00 AM | 28 | 24.5 | 26.6 | 108 |  | 25.933 | 3 | 108.571
B-19322 VIALE 26 | 203.2 | concreto 3500 psi | Torre 2 Pilote 11-52 | 2025-06-24 | 7/22/2025 12:00:00 AM | 28 | 24.5 | 26.5 | 108 |  | 25.933 | 3 | 108.163
B-19322 VIALE 26 | 203.2 | concreto 3500 psi | Torre 2 Pilote 11-52 | 2025-06-24 | 7/22/2025 12:00:00 AM | 28 | 24.5 | 24.7 | 101 |  | 25.933 | 3 | 100.816
B-19322 VIALE 26 | 190.5 | concreto 3500 psi | Torre 2 Pilote 20-34 | 2025-06-20 | 7/18/2025 12:00:00 AM | 28 | 24.5 | 28.4 | 116 |  | 27.467 | 3 | 115.918
B-19322 VIALE 26 | 190.5 | concreto 3500 psi | Torre 2 Pilote 20-34 | 2025-06-20 | 7/18/2025 12:00:00 AM | 28 | 24.5 | 27.1 | 111 |  | 27.467 | 3 | 110.612
B-19322 VIALE 26 | 190.5 | concreto 3500 psi | Torre 2 Pilote 20-34 | 2025-06-20 | 7/18/2025 12:00:00 AM | 28 | 24.5 | 26.9 | 110 |  | 27.467 | 3 | 109.796
B-19322 VIALE 26 | 203.2 | concreto 3500 psi | Torre 2 Pilote 22 | 2025-06-21 | 7/19/2025 12:00:00 AM | 28 | 24.5 | 31.5 | 129 |  | 31.367 | 3 | 128.571
B-19322 VIALE 26 | 203.2 | concreto 3500 psi | Torre 2 Pilote 22 | 2025-06-21 | 7/19/2025 12:00:00 AM | 28 | 24.5 | 32.1 | 131 |  | 31.367 | 3 | 131.02
B-19322 VIALE 26 | 203.2 | concreto 3500 psi | Torre 2 Pilote 22 | 2025-06-21 | 7/19/2025 12:00:00 AM | 28 | 24.5 | 30.5 | 124 |  | 31.367 | 3 | 124.49
B-19322 VIALE 26 | 203 | 3500 PSI | TORRE 2 PILOTE 36-77 | 2025-06-19 | 7/17/2025 12:00:00 AM | 28 | 24.5 | 25 | 102 |  | 25.7 | 3 | 102.041
B-19322 VIALE 26 | 203 | 3500 PSI | TORRE 2 PILOTE 36-77 | 2025-06-19 | 7/17/2025 12:00:00 AM | 28 | 24.5 | 25.1 | 102 |  | 25.7 | 3 | 102.449
B-19322 VIALE 26 | 203 | 3500 PSI | TORRE 2 PILOTE 36-77 | 2025-06-19 | 7/17/2025 12:00:00 AM | 28 | 24.5 | 27 | 110 |  | 25.7 | 3 | 110.204
B-19322 VIALE 26 | 177 | 3500 PSI | TORRE 2 PILOTE 37 | 2025-06-16 | 7/14/2025 12:00:00 AM | 28 | 24.5 | 36.4 | 148 |  | 35.767 | 3 | 148.571
B-19322 VIALE 26 | 177 | 3500 PSI | TORRE 2 PILOTE 37 | 2025-06-16 | 7/14/2025 12:00:00 AM | 28 | 24.5 | 35.1 | 143 |  | 35.767 | 3 | 143.265
B-19322 VIALE 26 | 177 | 3500 PSI | TORRE 2 PILOTE 37 | 2025-06-16 | 7/14/2025 12:00:00 AM | 28 | 24.5 | 35.8 | 146 |  | 35.767 | 3 | 146.122
B-19322 VIALE 26 | 203 | 3500 PSI | TORRE 2 PILOTE 23-32 | 2025-06-18 | 7/16/2025 12:00:00 AM | 28 | 24.5 | 21.2 | 87 |  | 20.8 | 3 | 86.531
B-19322 VIALE 26 | 203 | 3500 PSI | TORRE 2 PILOTE 23-32 | 2025-06-18 | 7/16/2025 12:00:00 AM | 28 | 24.5 | 19.3 | 79 |  | 20.8 | 3 | 78.776
B-19322 VIALE 26 | 203 | 3500 PSI | TORRE 2 PILOTE 23-32 | 2025-06-18 | 7/16/2025 12:00:00 AM | 28 | 24.5 | 21.9 | 89 |  | 20.8 | 3 | 89.388
B-19322 VIALE 26 | 215.9 | concreto 3500 psi | Torre 2 Pilote 100 | 2025-07-08 | 8/5/2025 12:00:00 AM | 28 | 24.5 | 30.4 | 124 |  | 28.1 | 3 | 124.082
B-19322 VIALE 26 | 203.2 | concreto 3500 psi | Torre 2 Pilote 101 | 2025-07-08 | 8/5/2025 12:00:00 AM | 28 | 24.5 | 27.4 | 112 |  | 28.833 | 3 | 111.837
B-19322 VIALE 26 | 203.2 | concreto 3500 psi | Torre 2 Pilote 101 | 2025-07-08 | 8/5/2025 12:00:00 AM | 28 | 24.5 | 30 | 122 |  | 28.833 | 3 | 122.449
B-19322 VIALE 26 | 203.2 | concreto 3500 psi | Torre 2 Pilote 101 | 2025-07-08 | 8/5/2025 12:00:00 AM | 28 | 24.5 | 29.1 | 119 |  | 28.833 | 3 | 118.776
B-19322 VIALE 26 | 215.9 | concreto 3500 psi | Torre 2 Pilote 80-50 | 2025-07-10 | 8/7/2025 12:00:00 AM | 28 | 24.5 | 29.4 | 120 |  | 29.933 | 3 | 120
B-19322 VIALE 26 | 215.9 | concreto 3500 psi | Torre 2 Pilote 80-50 | 2025-07-10 | 8/7/2025 12:00:00 AM | 28 | 24.5 | 28.6 | 117 |  | 29.933 | 3 | 116.735
B-19322 VIALE 26 | 215.9 | concreto 3500 psi | Torre 2 Pilote 80-50 | 2025-07-10 | 8/7/2025 12:00:00 AM | 28 | 24.5 | 31.8 | 130 |  | 29.933 | 3 | 129.796
B-19322 VIALE 26 | 196.85 | concreto 3500 psi | Torre 2 Pilote 06-07 | 2025-07-12 | 8/9/2025 12:00:00 AM | 28 | 24.5 | 26.9 | 110 |  | 27.767 | 3 | 109.796
B-19322 VIALE 26 | 196.85 | concreto 3500 psi | Torre 2 Pilote 06-07 | 2025-07-12 | 8/9/2025 12:00:00 AM | 28 | 24.5 | 31.9 | 130 |  | 27.767 | 3 | 130.204
B-19322 VIALE 26 | 196.85 | concreto 3500 psi | Torre 2 Pilote 06-07 | 2025-07-12 | 8/9/2025 12:00:00 AM | 28 | 24.5 | 24.5 | 100 |  | 27.767 | 3 | 100
B-19322 VIALE 26 | 215.9 | concreto 3500 psi | Torre 1 Pilote 03-52 | 2025-07-17 | 8/14/2025 12:00:00 AM | 28 | 24.5 | 29.3 | 120 |  | 28.867 | 3 | 119.592
B-19322 VIALE 26 | 215.9 | concreto 3500 psi | Torre 1 Pilote 03-52 | 2025-07-17 | 8/14/2025 12:00:00 AM | 28 | 24.5 | 28.1 | 115 |  | 28.867 | 3 | 114.694
B-19322 VIALE 26 | 215.9 | concreto 3500 psi | Torre 1 Pilote 03-52 | 2025-07-17 | 8/14/2025 12:00:00 AM | 28 | 24.5 | 29.2 | 119 |  | 28.867 | 3 | 119.184
B-19322 VIALE 26 | 196.85 | concreto 3000 psi | Torre 1 Pilote 89 | 2025-07-17 | 8/14/2025 12:00:00 AM | 28 | 24.5 | 23.3 | 95 |  | 24.267 | 3 | 95.102
B-19322 VIALE 26 | 196.85 | concreto 3000 psi | Torre 1 Pilote 89 | 2025-07-17 | 8/14/2025 12:00:00 AM | 28 | 24.5 | 23.7 | 97 |  | 24.267 | 3 | 96.735
B-19322 VIALE 26 | 196.85 | concreto 3000 psi | Torre 1 Pilote 89 | 2025-07-17 | 8/14/2025 12:00:00 AM | 28 | 24.5 | 25.8 | 105 |  | 24.267 | 3 | 105.306
B-19322 VIALE 26 | 234.95 | concreto 3500 psi | Torre 2 Pilote 76 | 2025-08-05 | 9/2/2025 12:00:00 AM | 28 | 24.5 | 22.5 | 92 |  | 26.3 | 3 | 91.837
B-19322 VIALE 26 | 234.95 | concreto 3500 psi | Torre 2 Pilote 76 | 2025-08-05 | 9/2/2025 12:00:00 AM | 28 | 24.5 | 26.8 | 109 |  | 26.3 | 3 | 109.388
B-19322 VIALE 26 | 234.95 | concreto 3500 psi | Torre 2 Pilote 76 | 2025-08-05 | 9/2/2025 12:00:00 AM | 28 | 24.5 | 29.6 | 121 |  | 26.3 | 3 | 120.816
B-19322 VIALE 26 | 203.2 | concreto 3500 psi | Torre 1 Pilote 100 | 2025-08-05 | 9/2/2025 12:00:00 AM | 28 | 24.5 | 25.8 | 105 |  | 26.167 | 3 | 105.306
B-19322 VIALE 26 | 203.2 | concreto 3500 psi | Torre 1 Pilote 100 | 2025-08-05 | 9/2/2025 12:00:00 AM | 28 | 24.5 | 27.5 | 112 |  | 26.167 | 3 | 112.245
B-19322 VIALE 26 | 203.2 | concreto 3500 psi | Torre 1 Pilote 100 | 2025-08-05 | 9/2/2025 12:00:00 AM | 28 | 24.5 | 25.2 | 103 |  | 26.167 | 3 | 102.857
B-19322 VIALE 26 | 215.9 | concreto 3500 psi | Torre 1 Pilotes 07-61 | 2025-07-22 | 8/19/2025 12:00:00 AM | 28 | 24.5 | 22.8 | 93 |  | 24.1 | 3 | 93.061
B-19322 VIALE 26 | 215.9 | concreto 3500 psi | Torre 1 Pilotes 07-61 | 2025-07-22 | 8/19/2025 12:00:00 AM | 28 | 24.5 | 24.7 | 101 |  | 24.1 | 3 | 100.816
B-19322 VIALE 26 | 215.9 | concreto 3500 psi | Torre 1 Pilotes 07-61 | 2025-07-22 | 8/19/2025 12:00:00 AM | 28 | 24.5 | 24.8 | 101 |  | 24.1 | 3 | 101.224
B-19322 VIALE 26 | 190.5 | concreto 3500 psi | Torre 1 Pilote 60 | 2025-07-23 | 8/20/2025 12:00:00 AM | 28 | 24.5 | 25.2 | 103 |  | 25.933 | 3 | 102.857
B-19322 VIALE 26 | 190.5 | concreto 3500 psi | Torre 1 Pilote 60 | 2025-07-23 | 8/20/2025 12:00:00 AM | 28 | 24.5 | 27.3 | 112 |  | 25.933 | 3 | 111.429
B-19322 VIALE 26 | 190.5 | concreto 3500 psi | Torre 1 Pilote 60 | 2025-07-23 | 8/20/2025 12:00:00 AM | 28 | 24.5 | 25.3 | 103 |  | 25.933 | 3 | 103.265
B-19322 VIALE 26 | 177.8 | concreto 3500 psi | Torre 1 Pilote 92-54 | 2025-07-23 | 8/20/2025 12:00:00 AM | 28 | 24.5 | 30.7 | 125 |  | 24.767 | 3 | 125.306
B-19322 VIALE 26 | 177.8 | concreto 3500 psi | Torre 1 Pilote 92-54 | 2025-07-23 | 8/20/2025 12:00:00 AM | 28 | 24.5 | 22.3 | 91 |  | 24.767 | 3 | 91.02
B-19322 VIALE 26 | 177.8 | concreto 3500 psi | Torre 1 Pilote 92-54 | 2025-07-23 | 8/20/2025 12:00:00 AM | 28 | 24.5 | 21.3 | 87 |  | 24.767 | 3 | 86.939
B-19322 VIALE 26 | 190.5 | concreto 3500 psi | Torre 1 Pilote 10-21 | 2025-07-21 | 8/18/2025 12:00:00 AM | 28 | 24.5 | 27.9 | 114 |  | 26.833 | 3 | 113.878
B-19322 VIALE 26 | 190.5 | concreto 3500 psi | Torre 1 Pilote 10-21 | 2025-07-21 | 8/18/2025 12:00:00 AM | 28 | 24.5 | 26.3 | 107 |  | 26.833 | 3 | 107.347
B-19322 VIALE 26 | 190.5 | concreto 3500 psi | Torre 1 Pilote 10-21 | 2025-07-21 | 8/18/2025 12:00:00 AM | 28 | 24.5 | 26.3 | 108 |  | 26.833 | 3 | 107.347
B-19322 VIALE 26 | 184.15 | concreto 3500 psi | Torre 1 Pilote 47 | 2025-07-21 | 8/18/2025 12:00:00 AM | 28 | 24.5 | 31.2 | 127 |  | 30.133 | 3 | 127.347
B-19322 VIALE 26 | 184.15 | concreto 3500 psi | Torre 1 Pilote 47 | 2025-07-21 | 8/18/2025 12:00:00 AM | 28 | 24.5 | 29.5 | 120 |  | 30.133 | 3 | 120.408
B-19322 VIALE 26 | 184.15 | concreto 3500 psi | Torre 1 Pilote 47 | 2025-07-21 | 8/18/2025 12:00:00 AM | 28 | 24.5 | 29.7 | 121 |  | 30.133 | 3 | 121.224
B-19322 VIALE 26 | 184.15 | concreto 3500 psi | Torre 1 Pilotes 11-20 | 2025-07-24 | 8/21/2025 12:00:00 AM | 28 | 24.5 | 23.4 | 95 |  | 23.567 | 3 | 95.51
B-19322 VIALE 26 | 184.15 | concreto 3500 psi | Torre 1 Pilotes 11-20 | 2025-07-24 | 8/21/2025 12:00:00 AM | 28 | 24.5 | 23.4 | 95 |  | 23.567 | 3 | 95.51
B-19322 VIALE 26 | 184.15 | concreto 3500 psi | Torre 1 Pilotes 11-20 | 2025-07-24 | 8/21/2025 12:00:00 AM | 28 | 24.5 | 23.9 | 97 |  | 23.567 | 3 | 97.551
B-19322 VIALE 26 | 203.2 | concreto 3500 psi | Torre 1 Pilote 51 | 2025-07-24 | 8/21/2025 12:00:00 AM | 28 | 24.5 | 23.6 | 96 |  | 22.867 | 3 | 96.327
B-19322 VIALE 26 | 203.2 | concreto 3500 psi | Torre 1 Pilote 51 | 2025-07-24 | 8/21/2025 12:00:00 AM | 28 | 24.5 | 22.2 | 90 |  | 22.867 | 3 | 90.612
B-19322 VIALE 26 | 203.2 | concreto 3500 psi | Torre 1 Pilote 51 | 2025-07-24 | 8/21/2025 12:00:00 AM | 28 | 24.5 | 22.8 | 93 |  | 22.867 | 3 | 93.061
B-19322 VIALE 26 | 203.2 | concreto 3500 psi | Torre 1 Pilote 53 | 2025-07-22 | 8/19/2025 12:00:00 AM | 28 | 24.5 | 37 | 151 |  | 35.9 | 3 | 151.02
B-19322 VIALE 26 | 203.2 | concreto 3500 psi | Torre 1 Pilote 53 | 2025-07-22 | 8/19/2025 12:00:00 AM | 28 | 24.5 | 34.9 | 142 |  | 35.9 | 3 | 142.449
B-19322 VIALE 26 | 203.2 | concreto 3500 psi | Torre 1 Pilote 53 | 2025-07-22 | 8/19/2025 12:00:00 AM | 28 | 24.5 | 35.8 | 146 |  | 35.9 | 3 | 146.122
B-19322 VIALE 26 | 215.9 | concreto 3500 psi | Torre 1 Pilote 23-55 | 2025-07-25 | 8/22/2025 12:00:00 AM | 28 | 24.5 | 47.6 | 194 |  | 35.4 | 3 | 194.286
B-19322 VIALE 26 | 215.9 | concreto 3500 psi | Torre 1 Pilote 23-55 | 2025-07-25 | 8/22/2025 12:00:00 AM | 28 | 24.5 | 29.9 | 122 |  | 35.4 | 3 | 122.041
B-19322 VIALE 26 | 215.9 | concreto 3500 psi | Torre 1 Pilote 23-55 | 2025-07-25 | 8/22/2025 12:00:00 AM | 28 | 24.5 | 28.7 | 117 |  | 35.4 | 3 | 117.143
B-19322 VIALE 26 | 228.6 | concreto 3500 psi | Torre 1 Pilote 59-97 | 2025-07-25 | 8/22/2025 12:00:00 AM | 28 | 24.5 | 32.5 | 132 |  | 31.5 | 3 | 132.653
B-19322 VIALE 26 | 228.6 | concreto 3500 psi | Torre 1 Pilote 59-97 | 2025-07-25 | 8/22/2025 12:00:00 AM | 28 | 24.5 | 31.7 | 130 |  | 31.5 | 3 | 129.388
B-19322 VIALE 26 | 228.6 | concreto 3500 psi | Torre 1 Pilote 59-97 | 2025-07-25 | 8/22/2025 12:00:00 AM | 28 | 24.5 | 30.3 | 123 |  | 31.5 | 3 | 123.673
B-19322 VIALE 26 | 234.95 | concreto 3500 psi | Torre 1 Pilote 68 | 2025-08-16 | 9/13/2025 12:00:00 AM | 28 | 24.5 | 23 | 94 |  | 22.667 | 3 | 93.878
B-19322 VIALE 26 | 234.95 | concreto 3500 psi | Torre 1 Pilote 68 | 2025-08-16 | 9/13/2025 12:00:00 AM | 28 | 24.5 | 25.1 | 102 |  | 22.667 | 3 | 102.449
B-19322 VIALE 26 | 234.95 | concreto 3500 psi | Torre 1 Pilote 68 | 2025-08-16 | 9/13/2025 12:00:00 AM | 28 | 24.5 | 19.9 | 81 |  | 22.667 | 3 | 81.224
B-19322 VIALE 26 | 203.2 | concreto 3500 psi | Torre grua Pilote C-2 | 2025-08-16 | 9/13/2025 12:00:00 AM | 28 | 24.5 | 30.5 | 124 |  | 28.433 | 3 | 124.49
B-19322 VIALE 26 | 203.2 | concreto 3500 psi | Torre grua Pilote C-2 | 2025-08-16 | 9/13/2025 12:00:00 AM | 28 | 24.5 | 26.1 | 107 |  | 28.433 | 3 | 106.531
B-19322 VIALE 26 | 203.2 | concreto 3500 psi | Torre grua Pilote C-2 | 2025-08-16 | 9/13/2025 12:00:00 AM | 28 | 24.5 | 28.7 | 117 |  | 28.433 | 3 | 117.143
B-19322 VIALE 26 | 228.6 | concreto 3500 psi | Torre 1 Pilote 46-62 | 2025-07-26 | 8/23/2025 12:00:00 AM | 28 | 24.5 | 25.7 | 105 |  | 26.967 | 3 | 104.898
B-19322 VIALE 26 | 228.6 | concreto 3500 psi | Torre 1 Pilote 46-62 | 2025-07-26 | 8/23/2025 12:00:00 AM | 28 | 24.5 | 26.6 | 108 |  | 26.967 | 3 | 108.571
B-19322 VIALE 26 | 228.6 | concreto 3500 psi | Torre 1 Pilote 46-62 | 2025-07-26 | 8/23/2025 12:00:00 AM | 28 | 24.5 | 28.6 | 117 |  | 26.967 | 3 | 116.735
B-19322 VIALE 26 | 196.85 | concreto 3500 psi | Torre 1 Pilotes 102-91 | 2025-07-28 | 8/25/2025 12:00:00 AM | 28 | 24.5 | 16.4 | 67 |  | 18.033 | 3 | 66.939
B-19322 VIALE 26 | 196.85 | concreto 3500 psi | Torre 1 Pilotes 102-91 | 2025-07-28 | 8/25/2025 12:00:00 AM | 28 | 24.5 | 20 | 81 |  | 18.033 | 3 | 81.633
B-19322 VIALE 26 | 196.85 | concreto 3500 psi | Torre 1 Pilotes 102-91 | 2025-07-28 | 8/25/2025 12:00:00 AM | 28 | 24.5 | 17.7 | 72 |  | 18.033 | 3 | 72.245
B-19322 VIALE 26 | 203.2 | concreto 3000 psi | Torre 1 Pilote 96 | 2025-07-29 | 8/26/2025 12:00:00 AM | 28 | 24.5 | 34 | 139 |  | 32.767 | 3 | 138.776
B-19322 VIALE 26 | 203.2 | concreto 3000 psi | Torre 1 Pilote 96 | 2025-07-29 | 8/26/2025 12:00:00 AM | 28 | 24.5 | 30.1 | 123 |  | 32.767 | 3 | 122.857
B-19322 VIALE 26 | 203.2 | concreto 3000 psi | Torre 1 Pilote 96 | 2025-07-29 | 8/26/2025 12:00:00 AM | 28 | 24.5 | 34.2 | 139 |  | 32.767 | 3 | 139.592
B-19322 VIALE 26 | 222.25 | concreto 3500 psi | Torre 1 Pilote 58 | 2025-07-29 | 8/26/2025 12:00:00 AM | 28 | 24.5 | 23.5 | 96 |  | 27.7 | 3 | 95.918
B-19322 VIALE 26 | 222.25 | concreto 3500 psi | Torre 1 Pilote 58 | 2025-07-29 | 8/26/2025 12:00:00 AM | 28 | 24.5 | 29 | 118 |  | 27.7 | 3 | 118.367
B-19322 VIALE 26 | 222.25 | concreto 3500 psi | Torre 1 Pilote 58 | 2025-07-29 | 8/26/2025 12:00:00 AM | 28 | 24.5 | 30.6 | 125 |  | 27.7 | 3 | 124.898
B-19322 VIALE 26 | 196.85 | concreto 3500 psi | Torre 1 Pilote 90 | 2025-07-30 | 8/27/2025 12:00:00 AM | 28 | 24.5 | 24.6 | 100 |  | 23.967 | 3 | 100.408
B-19322 VIALE 26 | 196.85 | concreto 3500 psi | Torre 1 Pilote 90 | 2025-07-30 | 8/27/2025 12:00:00 AM | 28 | 24.5 | 26.4 | 108 |  | 23.967 | 3 | 107.755
B-19322 VIALE 26 | 196.85 | concreto 3500 psi | Torre 1 Pilote 90 | 2025-07-30 | 8/27/2025 12:00:00 AM | 28 | 24.5 | 20.9 | 85 |  | 23.967 | 3 | 85.306
B-19322 VIALE 26 | 222.25 | concreto 3500 psi | Torre 1 Pilote 49 | 2025-07-31 | 8/28/2025 12:00:00 AM | 28 | 24.5 | 29.2 | 119 |  | 30.967 | 3 | 119.184
B-19322 VIALE 26 | 222.25 | concreto 3500 psi | Torre 1 Pilote 49 | 2025-07-31 | 8/28/2025 12:00:00 AM | 28 | 24.5 | 31.8 | 130 |  | 30.967 | 3 | 129.796
B-19322 VIALE 26 | 222.25 | concreto 3500 psi | Torre 1 Pilote 49 | 2025-07-31 | 8/28/2025 12:00:00 AM | 28 | 24.5 | 31.9 | 130 |  | 30.967 | 3 | 130.204
B-19322 VIALE 26 | 203.2 | concreto 3000 psi | Torre 1 Pilote 66 | 2025-07-31 | 8/28/2025 12:00:00 AM | 28 | 24.5 | 25.4 | 104 |  | 26.8 | 3 | 103.673
B-19322 VIALE 26 | 203.2 | concreto 3000 psi | Torre 1 Pilote 66 | 2025-07-31 | 8/28/2025 12:00:00 AM | 28 | 24.5 | 26.6 | 109 |  | 26.8 | 3 | 108.571
B-19322 VIALE 26 | 203.2 | concreto 3000 psi | Torre 1 Pilote 66 | 2025-07-31 | 8/28/2025 12:00:00 AM | 28 | 24.5 | 28.4 | 116 |  | 26.8 | 3 | 115.918
B-19322 VIALE 26 | 215.9 | concreto 3000 psi | Torre 1 Pilote 56 | 2025-08-23 | 9/20/2025 12:00:00 AM | 28 | 24.5 | 25.1 | 102 |  | 24.667 | 3 | 102.449
B-19322 VIALE 26 | 215.9 | concreto 3000 psi | Torre 1 Pilote 56 | 2025-08-23 | 9/20/2025 12:00:00 AM | 28 | 24.5 | 22.8 | 93 |  | 24.667 | 3 | 93.061
B-19322 VIALE 26 | 215.9 | concreto 3000 psi | Torre 1 Pilote 56 | 2025-08-23 | 9/20/2025 12:00:00 AM | 28 | 24.5 | 26.1 | 106 |  | 24.667 | 3 | 106.531
B-19322 VIALE 26 | 215.9 | concreto 3500 psi | Torre 1 Pilote 98 | 2025-08-04 | 9/1/2025 12:00:00 AM | 28 | 24.5 | 26.1 | 106 |  | 23.1 | 3 | 106.531
B-19322 VIALE 26 | 215.9 | concreto 3500 psi | Torre 1 Pilote 98 | 2025-08-04 | 9/1/2025 12:00:00 AM | 28 | 24.5 | 19.9 | 81 |  | 23.1 | 3 | 81.224
B-19322 VIALE 26 | 215.9 | concreto 3500 psi | Torre 1 Pilote 98 | 2025-08-04 | 9/1/2025 12:00:00 AM | 28 | 24.5 | 23.3 | 95 |  | 23.1 | 3 | 95.102
B-19322 VIALE 26 | 228.6 | concreto 3500 psi | Torre 1 Pilote 45 | 2025-08-08 | 9/5/2025 12:00:00 AM | 28 | 24.5 | 29.4 | 120 |  | 28.433 | 3 | 120
B-19322 VIALE 26 | 209.55 | concreto 3500 psi | Torre 1 Pilote 74 | 2025-08-08 | 9/5/2025 12:00:00 AM | 28 | 24.5 | 32.7 | 134 |  | 33.433 | 3 | 133.469
B-19322 VIALE 26 | 209.55 | concreto 3500 psi | Torre 1 Pilote 74 | 2025-08-08 | 9/5/2025 12:00:00 AM | 28 | 24.5 | 34.6 | 141 |  | 33.433 | 3 | 141.224
B-19322 VIALE 26 | 209.55 | concreto 3500 psi | Torre 1 Pilote 74 | 2025-08-08 | 9/5/2025 12:00:00 AM | 28 | 24.5 | 33 | 134 |  | 33.433 | 3 | 134.694
B-19322 VIALE 26 | 247.65 | concreto 3500 psi | Torre grua Pilote C-3 | 2025-08-09 | 9/6/2025 12:00:00 AM | 28 | 24.5 | 28 | 114 |  | 29.9 | 3 | 114.286
B-19322 VIALE 26 | 247.65 | concreto 3500 psi | Torre grua Pilote C-3 | 2025-08-09 | 9/6/2025 12:00:00 AM | 28 | 24.5 | 31.9 | 130 |  | 29.9 | 3 | 130.204
B-19322 VIALE 26 | 247.65 | concreto 3500 psi | Torre grua Pilote C-3 | 2025-08-09 | 9/6/2025 12:00:00 AM | 28 | 24.5 | 29.8 | 122 |  | 29.9 | 3 | 121.633
B-19322 VIALE 26 | 228.6 | concreto 3500 psi | Torre 1 Pilote 69 | 2025-08-09 | 9/6/2025 12:00:00 AM | 28 | 24.5 | 54.2 | 221 |  | 39.167 | 3 | 221.224
B-19322 VIALE 26 | 190.5 | concreto 3000 psi | Torre 1 Pilote 57 | 2025-08-06 | 9/3/2025 12:00:00 AM | 28 | 24.5 | 23.7 | 96 |  | 25.7 | 3 | 96.735
B-19322 VIALE 26 | 190.5 | concreto 3000 psi | Torre 1 Pilote 57 | 2025-08-06 | 9/3/2025 12:00:00 AM | 28 | 24.5 | 25.1 | 102 |  | 25.7 | 3 | 102.449
B-19322 VIALE 26 | 190.5 | concreto 3000 psi | Torre 1 Pilote 57 | 2025-08-06 | 9/3/2025 12:00:00 AM | 28 | 24.5 | 28.3 | 116 |  | 25.7 | 3 | 115.51
B-19322 VIALE 26 | 228.6 | concreto 3500 psi | Torre 1 Pilote 69 | 2025-08-09 | 9/6/2025 12:00:00 AM | 28 | 24.5 | 31.1 | 127 |  | 39.167 | 3 | 126.939
B-19322 VIALE 26 | 228.6 | concreto 3500 psi | Torre 1 Pilote 69 | 2025-08-09 | 9/6/2025 12:00:00 AM | 28 | 24.5 | 32.2 | 131 |  | 39.167 | 3 | 131.429
B-19322 VIALE 26 | 228.6 | concreto 3500 psi | Torre 1 Pilote 45 | 2025-08-08 | 9/5/2025 12:00:00 AM | 28 | 24.5 | 27.1 | 111 |  | 28.433 | 3 | 110.612
B-19322 VIALE 26 | 228.6 | concreto 3500 psi | Torre 1 Pilote 45 | 2025-08-08 | 9/5/2025 12:00:00 AM | 28 | 24.5 | 28.8 | 117 |  | 28.433 | 3 | 117.551
B-19322 VIALE 26 | 209.55 | concreto 3500 psi | Torre grua Pilote B-3 | 2025-08-13 | 9/10/2025 12:00:00 AM | 28 | 24.5 | 28.2 | 115 |  | 27.767 | 3 | 115.102
B-19322 VIALE 26 | 209.55 | concreto 3500 psi | Torre grua Pilote B-3 | 2025-08-13 | 9/10/2025 12:00:00 AM | 28 | 24.5 | 27.3 | 111 |  | 27.767 | 3 | 111.429
B-19322 VIALE 26 | 209.55 | concreto 3500 psi | Torre grua Pilote B-3 | 2025-08-13 | 9/10/2025 12:00:00 AM | 28 | 24.5 | 27.8 | 114 |  | 27.767 | 3 | 113.469
B-19322 VIALE 26 | 203.2 | concreto 3000 psi | Torre 1 Pilote 43 | 2025-08-13 | 9/10/2025 12:00:00 AM | 28 | 24.5 | 29.3 | 120 |  | 29.367 | 3 | 119.592
B-19322 VIALE 26 | 203.2 | concreto 3000 psi | Torre 1 Pilote 43 | 2025-08-13 | 9/10/2025 12:00:00 AM | 28 | 24.5 | 28.9 | 118 |  | 29.367 | 3 | 117.959
B-19322 VIALE 26 | 203.2 | concreto 3000 psi | Torre 1 Pilote 43 | 2025-08-13 | 9/10/2025 12:00:00 AM | 28 | 24.5 | 29.9 | 122 |  | 29.367 | 3 | 122.041
B-19322 VIALE 26 | 215.9 | concreto 3500 psi | Torre 1 Pilote 29 | 2025-08-14 | 9/11/2025 12:00:00 AM | 28 | 24.5 | 24.9 | 101 |  | 31.2 | 3 | 101.633
B-19322 VIALE 26 | 215.9 | concreto 3500 psi | Torre 1 Pilote 29 | 2025-08-14 | 9/11/2025 12:00:00 AM | 28 | 24.5 | 41.9 | 171 |  | 31.2 | 3 | 171.02
B-19322 VIALE 26 | 215.9 | concreto 3500 psi | Torre 1 Pilote 29 | 2025-08-14 | 9/11/2025 12:00:00 AM | 28 | 24.5 | 26.8 | 109 |  | 31.2 | 3 | 109.388
B-19322 VIALE 26 | 203.2 | concreto 3500 psi | Torre 1 Pilote 101 | 2025-08-14 | 9/11/2025 12:00:00 AM | 28 | 24.5 | 21.5 | 88 |  | 29.5 | 3 | 87.755
B-19322 VIALE 26 | 203.2 | concreto 3500 psi | Torre 1 Pilote 101 | 2025-08-14 | 9/11/2025 12:00:00 AM | 28 | 24.5 | 33.7 | 138 |  | 29.5 | 3 | 137.551
B-19322 VIALE 26 | 203.2 | concreto 3500 psi | Torre 1 Pilote 101 | 2025-08-14 | 9/11/2025 12:00:00 AM | 28 | 24.5 | 33.3 | 136 |  | 29.5 | 3 | 135.918
B-19322 VIALE 26 | 177.8 | concreto 3500 psi | Torre 1 Pilote 99 | 2025-08-14 | 9/11/2025 12:00:00 AM | 28 | 24.5 | 33.7 | 138 |  | 32.167 | 3 | 137.551
B-19322 VIALE 26 | 177.8 | concreto 3500 psi | Torre 1 Pilote 99 | 2025-08-14 | 9/11/2025 12:00:00 AM | 28 | 24.5 | 34.1 | 139 |  | 32.167 | 3 | 139.184
B-19322 VIALE 26 | 177.8 | concreto 3500 psi | Torre 1 Pilote 99 | 2025-08-14 | 9/11/2025 12:00:00 AM | 28 | 24.5 | 28.7 | 117 |  | 32.167 | 3 | 117.143
B-19322 VIALE 26 | 203.2 | concreto 3500 psi | Torre 1 Pilote 13 | 2025-08-15 | 9/12/2025 12:00:00 AM | 28 | 24.5 | 26.4 | 108 |  | 26.3 | 3 | 107.755
B-19322 VIALE 26 | 203.2 | concreto 3500 psi | Torre 1 Pilote 13 | 2025-08-15 | 9/12/2025 12:00:00 AM | 28 | 24.5 | 24.6 | 100 |  | 26.3 | 3 | 100.408
B-19322 VIALE 26 | 203.2 | concreto 3500 psi | Torre 1 Pilote 13 | 2025-08-15 | 9/12/2025 12:00:00 AM | 28 | 24.5 | 27.9 | 114 |  | 26.3 | 3 | 113.878
B-19322 VIALE 26 | 196.85 | concreto 3000 psi | Torre 1 Pilote 65 | 2025-08-15 | 9/12/2025 12:00:00 AM | 28 | 24.5 | 31.1 | 127 |  | 30.8 | 3 | 126.939
B-19322 VIALE 26 | 196.85 | concreto 3000 psi | Torre 1 Pilote 65 | 2025-08-15 | 9/12/2025 12:00:00 AM | 28 | 24.5 | 30.7 | 125 |  | 30.8 | 3 | 125.306
B-19322 VIALE 26 | 196.85 | concreto 3000 psi | Torre 1 Pilote 65 | 2025-08-15 | 9/12/2025 12:00:00 AM | 28 | 24.5 | 30.6 | 125 |  | 30.8 | 3 | 124.898
B-19322 VIALE 26 | 203.2 | concreto 3500 psi | Torre 1 Pilote 12 | 2025-08-02 | 8/30/2025 12:00:00 AM | 28 | 24.5 | 26.3 | 108 |  | 25.633 | 3 | 107.347
B-19322 VIALE 26 | 203.2 | concreto 3500 psi | Torre 1 Pilote 12 | 2025-08-02 | 8/30/2025 12:00:00 AM | 28 | 24.5 | 25.3 | 103 |  | 25.633 | 3 | 103.265
B-19322 VIALE 26 | 203.2 | concreto 3500 psi | Torre 1 Pilote 12 | 2025-08-02 | 8/30/2025 12:00:00 AM | 28 | 24.5 | 25.3 | 103 |  | 25.633 | 3 | 103.265
B-19322 VIALE 26 | 215.9 | concreto 3500 psi | Torre 1 Pilote 64 | 2025-08-26 | 9/23/2025 12:00:00 AM | 28 | 24.5 | 25.5 | 104 |  | 26.7 | 3 | 104.082
B-19322 VIALE 26 | 215.9 | concreto 3500 psi | Torre 1 Pilote 64 | 2025-08-26 | 9/23/2025 12:00:00 AM | 28 | 24.5 | 27.7 | 113 |  | 26.7 | 3 | 113.061
B-19322 VIALE 26 | 215.9 | concreto 3500 psi | Torre 1 Pilote 64 | 2025-08-26 | 9/23/2025 12:00:00 AM | 28 | 24.5 | 26.9 | 110 |  | 26.7 | 3 | 109.796
B-19322 VIALE 26 | 203.2 | concreto 3500 psi | Torre 1 Pilote 38 | 2025-08-26 | 9/23/2025 12:00:00 AM | 28 | 24.5 | 30.4 | 124 |  | 29.467 | 3 | 124.082
B-19322 VIALE 26 | 203.2 | concreto 3500 psi | Torre 1 Pilote 38 | 2025-08-26 | 9/23/2025 12:00:00 AM | 28 | 24.5 | 27.7 | 113 |  | 29.467 | 3 | 113.061
B-19322 VIALE 26 | 203.2 | concreto 3500 psi | Torre 1 Pilote 38 | 2025-08-26 | 9/23/2025 12:00:00 AM | 28 | 24.5 | 30.3 | 124 |  | 29.467 | 3 | 123.673
B-19322 VIALE 26 | 215.9 | concreto 3500 psi | Torre grua Pilote A-1 | 2025-08-26 | 9/23/2025 12:00:00 AM | 28 | 24.5 | 29.7 | 121 |  | 27.5 | 3 | 121.224
B-19322 VIALE 26 | 215.9 | concreto 3500 psi | Torre grua Pilote A-1 | 2025-08-26 | 9/23/2025 12:00:00 AM | 28 | 24.5 | 20.9 | 85 |  | 27.5 | 3 | 85.306
B-19322 VIALE 26 | 215.9 | concreto 3500 psi | Torre grua Pilote A-1 | 2025-08-26 | 9/23/2025 12:00:00 AM | 28 | 24.5 | 31.9 | 130 |  | 27.5 | 3 | 130.204
B-19322 VIALE 26 | 222.25 | concreto 3500 psi | Torre 1 Pilote 86 | 2025-08-27 | 9/24/2025 12:00:00 AM | 28 | 24.5 | 24.5 | 100 |  | 24.067 | 3 | 100
B-19322 VIALE 26 | 222.25 | concreto 3500 psi | Torre 1 Pilote 86 | 2025-08-27 | 9/24/2025 12:00:00 AM | 28 | 24.5 | 22.9 | 93 |  | 24.067 | 3 | 93.469
B-19322 VIALE 26 | 222.25 | concreto 3500 psi | Torre 1 Pilote 86 | 2025-08-27 | 9/24/2025 12:00:00 AM | 28 | 24.5 | 24.8 | 101 |  | 24.067 | 3 | 101.224
B-19322 VIALE 26 | 215.9 | concreto 3500 psi | Torre 1 Pilote 77 | 2025-08-27 | 9/24/2025 12:00:00 AM | 28 | 24.5 | 23.6 | 96 |  | 24.933 | 3 | 96.327
B-19322 VIALE 26 | 215.9 | concreto 3500 psi | Torre 1 Pilote 77 | 2025-08-27 | 9/24/2025 12:00:00 AM | 28 | 24.5 | 24.2 | 99 |  | 24.933 | 3 | 98.776
B-19322 VIALE 26 | 215.9 | concreto 3500 psi | Torre 1 Pilote 77 | 2025-08-27 | 9/24/2025 12:00:00 AM | 28 | 24.5 | 27 | 110 |  | 24.933 | 3 | 110.204
B-19322 VIALE 26 | 203.2 | concreto 3500 psi | Torre 1 Pilote 34 | 2025-08-29 | 9/26/2025 12:00:00 AM | 28 | 24.5 | 27.4 | 112 |  | 28.067 | 3 | 111.837
B-19322 VIALE 26 | 203.2 | concreto 3500 psi | Torre 1 Pilote 34 | 2025-08-29 | 9/26/2025 12:00:00 AM | 28 | 24.5 | 27.8 | 113 |  | 28.067 | 3 | 113.469
B-19322 VIALE 26 | 203.2 | concreto 3500 psi | Torre 1 Pilote 34 | 2025-08-29 | 9/26/2025 12:00:00 AM | 28 | 24.5 | 29 | 118 |  | 28.067 | 3 | 118.367
B-19322 VIALE 26 | 177.8 | concreto 3500 psi | Torre 1 Pilote 31 | 2025-08-30 | 9/27/2025 12:00:00 AM | 28 | 24.5 | 34.3 | 140 |  | 34 | 3 | 140
B-19322 VIALE 26 | 177.8 | concreto 3500 psi | Torre 1 Pilote 31 | 2025-08-30 | 9/27/2025 12:00:00 AM | 28 | 24.5 | 34.2 | 140 |  | 34 | 3 | 139.592
B-19322 VIALE 26 | 177.8 | concreto 3500 psi | Torre 1 Pilote 31 | 2025-08-30 | 9/27/2025 12:00:00 AM | 28 | 24.5 | 33.5 | 137 |  | 34 | 3 | 136.735
B-19322 VIALE 26 | 209.55 | concreto 3500 psi | Torre grua Pilote A-2 | 2025-09-01 | 9/29/2025 12:00:00 AM | 28 | 24.5 | 34.4 | 140 |  | 33.833 | 3 | 140.408
B-19322 VIALE 26 | 209.55 | concreto 3500 psi | Torre grua Pilote A-2 | 2025-09-01 | 9/29/2025 12:00:00 AM | 28 | 24.5 | 33.1 | 135 |  | 33.833 | 3 | 135.102
B-19322 VIALE 26 | 209.55 | concreto 3500 psi | Torre grua Pilote A-2 | 2025-09-01 | 9/29/2025 12:00:00 AM | 28 | 24.5 | 34 | 138 |  | 33.833 | 3 | 138.776
B-19322 VIALE 26 | 228.6 | concreto 3000 psi | Torre 1 Pilote 39 | 2025-09-01 | 9/29/2025 12:00:00 AM | 28 | 24.5 | 28.2 | 115 |  | 28.267 | 3 | 115.102
B-19322 VIALE 26 | 228.6 | concreto 3000 psi | Torre 1 Pilote 39 | 2025-09-01 | 9/29/2025 12:00:00 AM | 28 | 24.5 | 28.6 | 117 |  | 28.267 | 3 | 116.735
B-19322 VIALE 26 | 228.6 | concreto 3000 psi | Torre 1 Pilote 39 | 2025-09-01 | 9/29/2025 12:00:00 AM | 28 | 24.5 | 28 | 114 |  | 28.267 | 3 | 114.286
B-19322 VIALE 26 | 228.6 | concreto 3500 psi | Torre 1 Pilote 35 | 2025-08-29 | 9/26/2025 12:00:00 AM | 28 | 24.5 | 33 | 135 |  | 30.467 | 3 | 134.694
B-19322 VIALE 26 | 228.6 | concreto 3500 psi | Torre 1 Pilote 35 | 2025-08-29 | 9/26/2025 12:00:00 AM | 28 | 24.5 | 25.8 | 105 |  | 30.467 | 3 | 105.306
B-19322 VIALE 26 | 228.6 | concreto 3500 psi | Torre 1 Pilote 35 | 2025-08-29 | 9/26/2025 12:00:00 AM | 28 | 24.5 | 32.6 | 133 |  | 30.467 | 3 | 133.061
B-19322 VIALE 26 | 190.5 | concreto 3500 psi | Torre 1 Pilote 24 | 2025-09-02 | 9/30/2025 12:00:00 AM | 28 | 24.5 | 21.4 | 87 |  | 23.967 | 3 | 87.347
B-19322 VIALE 26 | 190.5 | concreto 3500 psi | Torre 1 Pilote 24 | 2025-09-02 | 9/30/2025 12:00:00 AM | 28 | 24.5 | 25.4 | 104 |  | 23.967 | 3 | 103.673
B-19322 VIALE 26 | 190.5 | concreto 3500 psi | Torre 1 Pilote 24 | 2025-09-02 | 9/30/2025 12:00:00 AM | 28 | 24.5 | 25.1 | 103 |  | 23.967 | 3 | 102.449
B-19322 VIALE 26 | 222.25 | concreto 3500 psi | Torre 1 Pilote 34 | 2025-09-02 | 9/30/2025 12:00:00 AM | 28 | 24.5 | 18.6 | 76 |  | 21.933 | 3 | 75.918
B-19322 VIALE 26 | 222.25 | concreto 3500 psi | Torre 1 Pilote 34 | 2025-09-02 | 9/30/2025 12:00:00 AM | 28 | 24.5 | 22.9 | 93 |  | 21.933 | 3 | 93.469
B-19322 VIALE 26 | 222.25 | concreto 3500 psi | Torre 1 Pilote 34 | 2025-09-02 | 9/30/2025 12:00:00 AM | 28 | 24.5 | 24.3 | 99 |  | 21.933 | 3 | 99.184
B-19322 VIALE 26 | 203.2 | concreto 3500 psi | Torre grua Pilote B-1 | 2025-09-03 | 10/1/2025 12:00:00 AM | 28 | 24.5 | 29.1 | 119 |  | 30.533 | 3 | 118.776
B-19322 VIALE 26 | 203.2 | concreto 3500 psi | Torre grua Pilote B-1 | 2025-09-03 | 10/1/2025 12:00:00 AM | 28 | 24.5 | 32.5 | 133 |  | 30.533 | 3 | 132.653
B-19322 VIALE 26 | 203.2 | concreto 3500 psi | Torre grua Pilote B-1 | 2025-09-03 | 10/1/2025 12:00:00 AM | 28 | 24.5 | 30 | 122 |  | 30.533 | 3 | 122.449
B-19322 VIALE 26 | 222.25 | concreto 3500 psi | Torre 1 Pilote 40 | 2025-09-03 | 10/1/2025 12:00:00 AM | 28 | 24.5 | 20.8 | 85 |  | 22.6 | 3 | 84.898
B-19322 VIALE 26 | 222.25 | concreto 3500 psi | Torre 1 Pilote 40 | 2025-09-03 | 10/1/2025 12:00:00 AM | 28 | 24.5 | 27.3 | 111 |  | 22.6 | 3 | 111.429
B-19322 VIALE 26 | 222.25 | concreto 3500 psi | Torre 1 Pilote 40 | 2025-09-03 | 10/1/2025 12:00:00 AM | 28 | 24.5 | 19.7 | 80 |  | 22.6 | 3 | 80.408
B-19322 VIALE 26 | 234.95 | concreto 3500 psi | Torre 1 Pilote 32 | 2025-09-04 | 10/2/2025 12:00:00 AM | 28 | 24.5 | 19.8 | 81 |  | 17.067 | 3 | 80.816
B-19322 VIALE 26 | 234.95 | concreto 3500 psi | Torre 1 Pilote 32 | 2025-09-04 | 10/2/2025 12:00:00 AM | 28 | 24.5 | 16.6 | 68 |  | 17.067 | 3 | 67.755
B-19322 VIALE 26 | 234.95 | concreto 3500 psi | Torre 1 Pilote 32 | 2025-09-04 | 10/2/2025 12:00:00 AM | 28 | 24.5 | 14.8 | 60 |  | 17.067 | 3 | 60.408
B-19322 VIALE 26 | 209.55 | concreto 3000 psi | Torre 1 Pilote 85 | 2025-09-04 | 10/2/2025 12:00:00 AM | 28 | 24.5 | 24.2 | 99 |  | 23.833 | 3 | 98.776
B-19322 VIALE 26 | 209.55 | concreto 3000 psi | Torre 1 Pilote 85 | 2025-09-04 | 10/2/2025 12:00:00 AM | 28 | 24.5 | 24.7 | 101 |  | 23.833 | 3 | 100.816
B-19322 VIALE 26 | 209.55 | concreto 3000 psi | Torre 1 Pilote 85 | 2025-09-04 | 10/2/2025 12:00:00 AM | 28 | 24.5 | 22.6 | 92 |  | 23.833 | 3 | 92.245
B-19322 VIALE 26 | 196.85 | concreto 3500 psi | Torre 1 Pilote 87 | 2025-09-05 | 10/3/2025 12:00:00 AM | 28 | 24.5 | 21.4 | 87 |  | 21.1 | 3 | 87.347
B-19322 VIALE 26 | 196.85 | concreto 3500 psi | Torre 1 Pilote 87 | 2025-09-05 | 10/3/2025 12:00:00 AM | 28 | 24.5 | 22.6 | 92 |  | 21.1 | 3 | 92.245
B-19322 VIALE 26 | 196.85 | concreto 3500 psi | Torre 1 Pilote 87 | 2025-09-05 | 10/3/2025 12:00:00 AM | 28 | 24.5 | 19.3 | 79 |  | 21.1 | 3 | 78.776
B-19322 VIALE 26 | 190.5 | concreto 3500 psi | Torre grua Pilote A-3 | 2025-08-19 | 9/16/2025 12:00:00 AM | 28 | 24.5 | 32.7 | 134 |  | 30.667 | 3 | 133.469
B-19322 VIALE 26 | 190.5 | concreto 3500 psi | Torre grua Pilote A-3 | 2025-08-19 | 9/16/2025 12:00:00 AM | 28 | 24.5 | 29.8 | 122 |  | 30.667 | 3 | 121.633
B-19322 VIALE 26 | 190.5 | concreto 3500 psi | Torre grua Pilote A-3 | 2025-08-19 | 9/16/2025 12:00:00 AM | 28 | 24.5 | 29.5 | 120 |  | 30.667 | 3 | 120.408
B-19322 VIALE 26 | 177.8 | concreto 3500 psi | Torre 1 Pilote 30 | 2025-08-19 | 9/16/2025 12:00:00 AM | 28 | 24.5 | 29.5 | 120 |  | 30.467 | 3 | 120.408
B-19322 VIALE 26 | 177.8 | concreto 3500 psi | Torre 1 Pilote 30 | 2025-08-19 | 9/16/2025 12:00:00 AM | 28 | 24.5 | 31.4 | 128 |  | 30.467 | 3 | 128.163
B-19322 VIALE 26 | 177.8 | concreto 3500 psi | Torre 1 Pilote 30 | 2025-08-19 | 9/16/2025 12:00:00 AM | 28 | 24.5 | 30.5 | 124 |  | 30.467 | 3 | 124.49
B-19322 VIALE 26 | 203.2 | concreto 3500 psi | Torre 1 Pilote 44 | 2025-08-20 | 9/17/2025 12:00:00 AM | 28 | 24.5 | 29.3 | 119 |  | 31.267 | 3 | 119.592
B-19322 VIALE 26 | 203.2 | concreto 3500 psi | Torre 1 Pilote 44 | 2025-08-20 | 9/17/2025 12:00:00 AM | 28 | 24.5 | 33.3 | 136 |  | 31.267 | 3 | 135.918
B-19322 VIALE 26 | 203.2 | concreto 3500 psi | Torre 1 Pilote 44 | 2025-08-20 | 9/17/2025 12:00:00 AM | 28 | 24.5 | 31.2 | 127 |  | 31.267 | 3 | 127.347
B-19322 VIALE 26 | 203.2 | concreto 3500 psi | Torre 1 Pilote 67 | 2025-08-20 | 9/17/2025 12:00:00 AM | 28 | 24.5 | 28.7 | 117 |  | 28.967 | 3 | 117.143
B-19322 VIALE 26 | 203.2 | concreto 3500 psi | Torre 1 Pilote 67 | 2025-08-20 | 9/17/2025 12:00:00 AM | 28 | 24.5 | 29.9 | 122 |  | 28.967 | 3 | 122.041
B-19322 VIALE 26 | 203.2 | concreto 3500 psi | Torre 1 Pilote 67 | 2025-08-20 | 9/17/2025 12:00:00 AM | 28 | 24.5 | 28.3 | 116 |  | 28.967 | 3 | 115.51
B-19322 VIALE 26 | 190.5 | concreto 3500 psi | Torre 1 Pilote 63 | 2025-08-21 | 9/18/2025 12:00:00 AM | 28 | 24.5 | 28.8 | 118 |  | 29.2 | 3 | 117.551
B-19322 VIALE 26 | 190.5 | concreto 3500 psi | Torre 1 Pilote 63 | 2025-08-21 | 9/18/2025 12:00:00 AM | 28 | 24.5 | 29.2 | 119 |  | 29.2 | 3 | 119.184
B-19322 VIALE 26 | 190.5 | concreto 3500 psi | Torre 1 Pilote 63 | 2025-08-21 | 9/18/2025 12:00:00 AM | 28 | 24.5 | 29.6 | 121 |  | 29.2 | 3 | 120.816
B-19322 VIALE 26 | 203.2 | concreto 3500 psi | Torre 1 Pilote 14 | 2025-08-21 | 9/18/2025 12:00:00 AM | 28 | 24.5 | 36.5 | 149 |  | 35.167 | 3 | 148.98
B-19322 VIALE 26 | 203.2 | concreto 3500 psi | Torre 1 Pilote 14 | 2025-08-21 | 9/18/2025 12:00:00 AM | 28 | 24.5 | 39 | 159 |  | 35.167 | 3 | 159.184
B-19322 VIALE 26 | 203.2 | concreto 3500 psi | Torre 1 Pilote 14 | 2025-08-21 | 9/18/2025 12:00:00 AM | 28 | 24.5 | 30 | 123 |  | 35.167 | 3 | 122.449
B-19322 VIALE 26 | 228.6 | concreto 3500 psi | Torre 1 Pilote 42 | 2025-08-22 | 9/19/2025 12:00:00 AM | 28 | 24.5 | 25.5 | 104 |  | 26.733 | 3 | 104.082
B-19322 VIALE 26 | 228.6 | concreto 3500 psi | Torre 1 Pilote 42 | 2025-08-22 | 9/19/2025 12:00:00 AM | 28 | 24.5 | 26.6 | 109 |  | 26.733 | 3 | 108.571
B-19322 VIALE 26 | 228.6 | concreto 3500 psi | Torre 1 Pilote 42 | 2025-08-22 | 9/19/2025 12:00:00 AM | 28 | 24.5 | 28.1 | 115 |  | 26.733 | 3 | 114.694
B-19322 VIALE 26 | 190.5 | concreto 3500 psi | Torre 1 Pilote 82 | 2025-08-25 | 9/22/2025 12:00:00 AM | 28 | 24.5 | 27 | 110 |  | 27.833 | 3 | 110.204
B-19322 VIALE 26 | 190.5 | concreto 3500 psi | Torre 1 Pilote 82 | 2025-08-25 | 9/22/2025 12:00:00 AM | 28 | 24.5 | 26.4 | 108 |  | 27.833 | 3 | 107.755
B-19322 VIALE 26 | 190.5 | concreto 3500 psi | Torre 1 Pilote 82 | 2025-08-25 | 9/22/2025 12:00:00 AM | 28 | 24.5 | 30.1 | 123 |  | 27.833 | 3 | 122.857
B-19322 VIALE 26 | 196.85 | concreto 3500 psi | Torre 1 Pilote 41 | 2025-08-25 | 9/22/2025 12:00:00 AM | 28 | 24.5 | 35.2 | 144 |  | 33.833 | 3 | 143.673
B-19322 VIALE 26 | 196.85 | concreto 3500 psi | Torre 1 Pilote 41 | 2025-08-25 | 9/22/2025 12:00:00 AM | 28 | 24.5 | 33.4 | 136 |  | 33.833 | 3 | 136.327
B-19322 VIALE 26 | 196.85 | concreto 3500 psi | Torre 1 Pilote 41 | 2025-08-25 | 9/22/2025 12:00:00 AM | 28 | 24.5 | 32.9 | 134 |  | 33.833 | 3 | 134.286
B-19322 VIALE 26 | 222.25 | concreto 3500 psi | Torre 1 Pilote 88 | 2025-08-28 | 9/25/2025 12:00:00 AM | 28 | 24.5 | 22 | 90 |  | 22.467 | 3 | 89.796
B-19322 VIALE 26 | 222.25 | concreto 3500 psi | Torre 1 Pilote 88 | 2025-08-28 | 9/25/2025 12:00:00 AM | 28 | 24.5 | 23.8 | 97 |  | 22.467 | 3 | 97.143
B-19322 VIALE 26 | 222.25 | concreto 3500 psi | Torre 1 Pilote 88 | 2025-08-28 | 9/25/2025 12:00:00 AM | 28 | 24.5 | 21.6 | 88 |  | 22.467 | 3 | 88.163
B-19322 VIALE 26 | 184.15 | concreto 3500 psi | Torre grua Pilote C-1 | 2025-08-28 | 9/25/2025 12:00:00 AM | 28 | 24.5 | 29.4 | 120 |  | 28.5 | 3 | 120
B-19322 VIALE 26 | 184.15 | concreto 3500 psi | Torre grua Pilote C-1 | 2025-08-28 | 9/25/2025 12:00:00 AM | 28 | 24.5 | 28.2 | 115 |  | 28.5 | 3 | 115.102
B-19322 VIALE 26 | 184.15 | concreto 3500 psi | Torre grua Pilote C-1 | 2025-08-28 | 9/25/2025 12:00:00 AM | 28 | 24.5 | 27.9 | 114 |  | 28.5 | 3 | 113.878
B-19322 VIALE 26 | 228.6 | concreto 3500 psi | Torre 1 Pilote 84 | 2025-09-06 | 10/4/2025 12:00:00 AM | 28 | 24.5 | 26.1 | 106 |  | 25.867 | 3 | 106.531
B-19322 VIALE 26 | 228.6 | concreto 3500 psi | Torre 1 Pilote 84 | 2025-09-06 | 10/4/2025 12:00:00 AM | 28 | 24.5 | 25.4 | 104 |  | 25.867 | 3 | 103.673
B-19322 VIALE 26 | 228.6 | concreto 3500 psi | Torre 1 Pilote 84 | 2025-09-06 | 10/4/2025 12:00:00 AM | 28 | 24.5 | 26.1 | 106 |  | 25.867 | 3 | 106.531
B-19322 VIALE 26 | 215.9 | concreto 3500 psi | Torre 1 Pilote 15 | 2025-09-08 | 10/6/2025 12:00:00 AM | 28 | 24.5 | 17 | 69 |  | 18.367 | 3 | 69.388
B-19322 VIALE 26 | 215.9 | concreto 3500 psi | Torre 1 Pilote 15 | 2025-09-08 | 10/6/2025 12:00:00 AM | 28 | 24.5 | 18.7 | 76 |  | 18.367 | 3 | 76.327
B-19322 VIALE 26 | 215.9 | concreto 3500 psi | Torre 1 Pilote 15 | 2025-09-08 | 10/6/2025 12:00:00 AM | 28 | 24.5 | 19.4 | 79 |  | 18.367 | 3 | 79.184
B-19322 VIALE 26 | 215.9 | concreto 3500 psi | Torre 1 Pilote 25 | 2025-09-08 | 10/6/2025 12:00:00 AM | 28 | 24.5 | 29.1 | 119 |  | 29.767 | 3 | 118.776
B-19322 VIALE 26 | 215.9 | concreto 3500 psi | Torre 1 Pilote 25 | 2025-09-08 | 10/6/2025 12:00:00 AM | 28 | 24.5 | 28.5 | 116 |  | 29.767 | 3 | 116.327
B-19322 VIALE 26 | 215.9 | concreto 3500 psi | Torre 1 Pilote 25 | 2025-09-08 | 10/6/2025 12:00:00 AM | 28 | 24.5 | 31.7 | 129 |  | 29.767 | 3 | 129.388
B-19322 VIALE 26 | 203.2 | concreto 3500 psi | Torre 1 Pilote 36 | 2025-09-10 | 10/8/2025 12:00:00 AM | 28 | 24.5 | 30 | 122 |  | 29.867 | 3 | 122.449
B-19322 VIALE 26 | 203.2 | concreto 3500 psi | Torre 1 Pilote 36 | 2025-09-10 | 10/8/2025 12:00:00 AM | 28 | 24.5 | 28.4 | 116 |  | 29.867 | 3 | 115.918
B-19322 VIALE 26 | 203.2 | concreto 3500 psi | Torre 1 Pilote 36 | 2025-09-10 | 10/8/2025 12:00:00 AM | 28 | 24.5 | 31.2 | 128 |  | 29.867 | 3 | 127.347
B-19322 VIALE 26 | 215.9 | concreto 3500 psi | Torre 2 Pilote 30 (Adicional) | 2025-09-10 | 10/8/2025 12:00:00 AM | 28 | 24.5 | 26.4 | 108 |  | 27.367 | 3 | 107.755
B-19322 VIALE 26 | 215.9 | concreto 3500 psi | Torre 2 Pilote 30 (Adicional) | 2025-09-10 | 10/8/2025 12:00:00 AM | 28 | 24.5 | 27.5 | 112 |  | 27.367 | 3 | 112.245
B-19322 VIALE 26 | 215.9 | concreto 3500 psi | Torre 2 Pilote 30 (Adicional) | 2025-09-10 | 10/8/2025 12:00:00 AM | 28 | 24.5 | 28.2 | 115 |  | 27.367 | 3 | 115.102
B-19322 VIALE 26 | 215.9 | concreto 3500 psi | Torre 2 Pilote 53 (Adicional) | 2025-09-11 | 10/9/2025 12:00:00 AM | 28 | 24.5 | 26.9 | 110 |  | 24.267 | 3 | 109.796
B-19322 VIALE 26 | 215.9 | concreto 3500 psi | Torre 2 Pilote 53 (Adicional) | 2025-09-11 | 10/9/2025 12:00:00 AM | 28 | 24.5 | 24.9 | 102 |  | 24.267 | 3 | 101.633
B-19322 VIALE 26 | 215.9 | concreto 3500 psi | Torre 2 Pilote 53 (Adicional) | 2025-09-11 | 10/9/2025 12:00:00 AM | 28 | 24.5 | 21 | 86 |  | 24.267 | 3 | 85.714
B-19322 VIALE 26 | 228.6 | concreto 3000 psi | Torre 2 Pilote 60 (Adicional) | 2025-09-11 | 10/9/2025 12:00:00 AM | 28 | 24.5 | 31.1 | 127 |  | 29.133 | 3 | 126.939
B-19322 VIALE 26 | 228.6 | concreto 3000 psi | Torre 2 Pilote 60 (Adicional) | 2025-09-11 | 10/9/2025 12:00:00 AM | 28 | 24.5 | 32.3 | 132 |  | 29.133 | 3 | 131.837
B-19322 VIALE 26 | 228.6 | concreto 3000 psi | Torre 2 Pilote 60 (Adicional) | 2025-09-11 | 10/9/2025 12:00:00 AM | 28 | 24.5 | 24 | 98 |  | 29.133 | 3 | 97.959
B-19322 VIALE 26 | 203.2 | concreto 3500 psi | Torre 1 Pilote 83 | 2025-09-12 | 10/10/2025 12:00:00 AM | 28 | 24.5 | 26.2 | 107 |  | 29.667 | 3 | 106.939
B-19322 VIALE 26 | 203.2 | concreto 3500 psi | Torre 1 Pilote 83 | 2025-09-12 | 10/10/2025 12:00:00 AM | 28 | 24.5 | 30.7 | 125 |  | 29.667 | 3 | 125.306
B-19322 VIALE 26 | 203.2 | concreto 3500 psi | Torre 1 Pilote 83 | 2025-09-12 | 10/10/2025 12:00:00 AM | 28 | 24.5 | 32.1 | 131 |  | 29.667 | 3 | 131.02
B-19322 VIALE 26 | 215.9 | concreto 3500 psi | Torre 1 Pilote 37 | 2025-09-12 | 10/10/2025 12:00:00 AM | 28 | 24.5 | 27.3 | 111 |  | 30.533 | 3 | 111.429
B-19322 VIALE 26 | 215.9 | concreto 3500 psi | Torre 1 Pilote 37 | 2025-09-12 | 10/10/2025 12:00:00 AM | 28 | 24.5 | 30.5 | 124 |  | 30.533 | 3 | 124.49
B-19322 VIALE 26 | 215.9 | concreto 3500 psi | Torre 1 Pilote 37 | 2025-09-12 | 10/10/2025 12:00:00 AM | 28 | 24.5 | 33.8 | 138 |  | 30.533 | 3 | 137.959
B-19322 VIALE 26 | 215.9 | concreto 3000 psi | Torre 1 Pilote 19 | 2025-09-16 | 10/14/2025 12:00:00 AM | 28 | 24.5 | 24.3 | 99 |  | 24.267 | 3 | 99.184
B-19322 VIALE 26 | 215.9 | concreto 3000 psi | Torre 1 Pilote 19 | 2025-09-16 | 10/14/2025 12:00:00 AM | 28 | 24.5 | 24.1 | 98 |  | 24.267 | 3 | 98.367
B-19322 VIALE 26 | 215.9 | concreto 3000 psi | Torre 1 Pilote 19 | 2025-09-16 | 10/14/2025 12:00:00 AM | 28 | 24.5 | 24.4 | 100 |  | 24.267 | 3 | 99.592
B-19322 VIALE 26 | 215.9 | concreto 3500 psi | Torre 1 Pilote 27 | 2025-09-16 | 10/14/2025 12:00:00 AM | 28 | 24.5 | 24 | 98 |  | 35.8 | 3 | 97.959
B-19322 VIALE 26 | 215.9 | concreto 3500 psi | Torre 1 Pilote 27 | 2025-09-16 | 10/14/2025 12:00:00 AM | 28 | 24.5 | 57.8 | 236 |  | 35.8 | 3 | 235.918
B-19322 VIALE 26 | 215.9 | concreto 3500 psi | Torre 1 Pilote 27 | 2025-09-16 | 10/14/2025 12:00:00 AM | 28 | 24.5 | 25.6 | 104 |  | 35.8 | 3 | 104.49
B-19322 VIALE 26 | 196.85 | concreto 3500 psi | Torre 1 Pilote 05 | 2025-09-13 | 10/11/2025 12:00:00 AM | 28 | 24.5 | 25.3 | 103 |  | 24.6 | 3 | 103.265
B-19322 VIALE 26 | 196.85 | concreto 3500 psi | Torre 1 Pilote 05 | 2025-09-13 | 10/11/2025 12:00:00 AM | 28 | 24.5 | 24 | 98 |  | 24.6 | 3 | 97.959
B-19322 VIALE 26 | 196.85 | concreto 3500 psi | Torre 1 Pilote 05 | 2025-09-13 | 10/11/2025 12:00:00 AM | 28 | 24.5 | 24.5 | 100 |  | 24.6 | 3 | 100
B-19322 VIALE 26 | 196.85 | concreto 3500 psi | Torre 1 Pilote 16 | 2025-09-15 | 10/13/2025 12:00:00 AM | 28 | 24.5 | 30.5 | 124 |  | 28.4 | 3 | 124.49
B-19322 VIALE 26 | 196.85 | concreto 3500 psi | Torre 1 Pilote 16 | 2025-09-15 | 10/13/2025 12:00:00 AM | 28 | 24.5 | 29.7 | 121 |  | 28.4 | 3 | 121.224
B-19322 VIALE 26 | 196.85 | concreto 3500 psi | Torre 1 Pilote 16 | 2025-09-15 | 10/13/2025 12:00:00 AM | 28 | 24.5 | 25 | 102 |  | 28.4 | 3 | 102.041
B-19322 VIALE 26 | 203 | concreto 3500 psi | Torre 1 Pilote 95 | 2025-09-19 | 10/17/2025 12:00:00 AM | 28 | 24.5 | 26.8 | 109 |  | 27.867 | 3 | 109.388
B-19322 VIALE 26 | 203 | concreto 3500 psi | Torre 1 Pilote 95 | 2025-09-19 | 10/17/2025 12:00:00 AM | 28 | 24.5 | 27.8 | 113 |  | 27.867 | 3 | 113.469
B-19322 VIALE 26 | 203 | concreto 3500 psi | Torre 1 Pilote 95 | 2025-09-19 | 10/17/2025 12:00:00 AM | 28 | 24.5 | 29 | 118 |  | 27.867 | 3 | 118.367
B-19322 VIALE 26 | 215.9 | concreto 3500 psi | Torre 1 Pilote 26 | 2025-09-18 | 10/16/2025 12:00:00 AM | 28 | 24.5 | 30 | 122 |  | 28.333 | 3 | 122.449
B-19322 VIALE 26 | 215.9 | concreto 3500 psi | Torre 1 Pilote 26 | 2025-09-18 | 10/16/2025 12:00:00 AM | 28 | 24.5 | 27.5 | 112 |  | 28.333 | 3 | 112.245
B-19322 VIALE 26 | 215.9 | concreto 3500 psi | Torre 1 Pilote 26 | 2025-09-18 | 10/16/2025 12:00:00 AM | 28 | 24.5 | 27.5 | 112 |  | 28.333 | 3 | 112.245
B-19322 VIALE 26 | 228 | concreto 3500 psi | Torre 1 Pilote 18 | 2025-09-22 | 10/20/2025 12:00:00 AM | 28 | 24.5 | 27.7 | 113 |  | 27.533 | 3 | 113.061
B-19322 VIALE 26 | 228 | concreto 3500 psi | Torre 1 Pilote 18 | 2025-09-22 | 10/20/2025 12:00:00 AM | 28 | 24.5 | 29.2 | 119 |  | 27.533 | 3 | 119.184
B-19322 VIALE 26 | 228 | concreto 3500 psi | Torre 1 Pilote 18 | 2025-09-22 | 10/20/2025 12:00:00 AM | 28 | 24.5 | 25.7 | 105 |  | 27.533 | 3 | 104.898
B-19322 VIALE 26 | 203 | concreto 3500 psi | Torre 1 Pilote 17 | 2025-09-24 | 10/22/2025 12:00:00 AM | 28 | 24.5 | 27.6 | 112 |  | 28.3 | 3 | 112.653
B-19322 VIALE 26 | 203 | concreto 3500 psi | Torre 1 Pilote 17 | 2025-09-24 | 10/22/2025 12:00:00 AM | 28 | 24.5 | 30 | 122 |  | 28.3 | 3 | 122.449
B-19322 VIALE 26 | 203 | concreto 3500 psi | Torre 1 Pilote 17 | 2025-09-24 | 10/22/2025 12:00:00 AM | 28 | 24.5 | 27.3 | 112 |  | 28.3 | 3 | 111.429
B-19322 VIALE 26 | 228 | concreto 3500 psi | Torre 1 Pilote 94 | 2025-09-25 | 10/23/2025 12:00:00 AM | 28 | 24.5 | 24.7 | 101 |  | 25.4 | 3 | 100.816
B-19322 VIALE 26 | 228 | concreto 3500 psi | Torre 1 Pilote 94 | 2025-09-25 | 10/23/2025 12:00:00 AM | 28 | 24.5 | 26.2 | 107 |  | 25.4 | 3 | 106.939
B-19322 VIALE 26 | 228 | concreto 3500 psi | Torre 1 Pilote 94 | 2025-09-25 | 10/23/2025 12:00:00 AM | 28 | 24.5 | 25.3 | 103 |  | 25.4 | 3 | 103.265
B-19322 VIALE 26 | 228.6 | concreto 3500 psi | Torre 1 Pilote 04 | 2025-09-27 | 10/25/2025 12:00:00 AM | 28 | 24.5 | 28.5 | 116 |  | 27.933 | 3 | 116.327
B-19322 VIALE 26 | 228.6 | concreto 3500 psi | Torre 1 Pilote 04 | 2025-09-27 | 10/25/2025 12:00:00 AM | 28 | 24.5 | 27.2 | 111 |  | 27.933 | 3 | 111.02
B-19322 VIALE 26 | 228.6 | concreto 3500 psi | Torre 1 Pilote 04 | 2025-09-27 | 10/25/2025 12:00:00 AM | 28 | 24.5 | 28.1 | 114 |  | 27.933 | 3 | 114.694
B-19322 VIALE 26 | 228.6 | concreto 3500 psi | Torre 2 Pilote 74 (Adicional) | 2025-09-29 | 10/27/2025 12:00:00 AM | 28 | 24.5 | 23.1 | 94 |  | 23.433 | 3 | 94.286
B-19322 VIALE 26 | 228.6 | concreto 3500 psi | Torre 2 Pilote 74 (Adicional) | 2025-09-29 | 10/27/2025 12:00:00 AM | 28 | 24.5 | 23.4 | 96 |  | 23.433 | 3 | 95.51
B-19322 VIALE 26 | 228.6 | concreto 3500 psi | Torre 2 Pilote 74 (Adicional) | 2025-09-29 | 10/27/2025 12:00:00 AM | 28 | 24.5 | 23.8 | 97 |  | 23.433 | 3 | 97.143
B-19322 VIALE 26 | 215.9 | concreto 3500 psi | Torre 2 Pilote 39 (Adicional) | 2025-10-01 | 10/29/2025 12:00:00 AM | 28 | 24.5 | 24 | 98 |  | 24.1 | 3 | 97.959
B-19322 VIALE 26 | 215.9 | concreto 3500 psi | Torre 2 Pilote 39 (Adicional) | 2025-10-01 | 10/29/2025 12:00:00 AM | 28 | 24.5 | 23.6 | 96 |  | 24.1 | 3 | 96.327
B-19322 VIALE 26 | 215.9 | concreto 3500 psi | Torre 2 Pilote 39 (Adicional) | 2025-10-01 | 10/29/2025 12:00:00 AM | 28 | 24.5 | 24.7 | 101 |  | 24.1 | 3 | 100.816
B-19322 VIALE 26 | 215.9 | concreto 3500 psi | Torre 1 Pilote 47 (adicinal) | 2025-10-16 | 11/13/2025 12:00:00 AM | 28 | 24.5 | 26.3 | 107 |  | 25.667 | 3 | 107.347
B-19322 VIALE 26 | 215.9 | concreto 3500 psi | Torre 1 Pilote 47 (adicinal) | 2025-10-16 | 11/13/2025 12:00:00 AM | 28 | 24.5 | 25.4 | 104 |  | 25.667 | 3 | 103.673
B-19322 VIALE 26 | 215.9 | concreto 3500 psi | Torre 1 Pilote 47 (adicinal) | 2025-10-16 | 11/13/2025 12:00:00 AM | 28 | 24.5 | 25.3 | 103 |  | 25.667 | 3 | 103.265
B-19322 VIALE 26 | 209.55 | concreto 3500 psi | Torre 1 Pilote 21 (Adiciona) | 2025-10-17 | 11/14/2025 12:00:00 AM | 28 | 24.5 | 29.6 | 121 |  | 28.6 | 3 | 120.816
B-19322 VIALE 26 | 209.55 | concreto 3500 psi | Torre 1 Pilote 21 (Adiciona) | 2025-10-17 | 11/14/2025 12:00:00 AM | 28 | 24.5 | 27.7 | 113 |  | 28.6 | 3 | 113.061
B-19322 VIALE 26 | 209.55 | concreto 3500 psi | Torre 1 Pilote 21 (Adiciona) | 2025-10-17 | 11/14/2025 12:00:00 AM | 28 | 24.5 | 28.5 | 116 |  | 28.6 | 3 | 116.327
B-19322 VIALE 26 | 184 | Concreto tremie 3500 PSI | Torre 1 Pilote 2 (adicinal) | 2025-10-22 | 11/19/2025 12:00:00 AM | 28 | 24.5 | 29.1 | 119 |  | 30.933 | 3 | 118.776
B-19322 VIALE 26 | 184 | Concreto tremie 3500 PSI | Torre 1 Pilote 2 (adicinal) | 2025-10-22 | 11/19/2025 12:00:00 AM | 28 | 24.5 | 34.3 | 140 |  | 30.933 | 3 | 140
B-19322 VIALE 26 | 184 | Concreto tremie 3500 PSI | Torre 1 Pilote 2 (adicinal) | 2025-10-22 | 11/19/2025 12:00:00 AM | 28 | 24.5 | 29.4 | 120 |  | 30.933 | 3 | 120
B-19322 VIALE 26 | 203 | Concreto tremie 3500 PSI | Torre 1 Pilote 15 (adicinal) | 2025-10-23 | 11/20/2025 12:00:00 AM | 28 | 24.5 | 33.2 | 135 |  | 33.5 | 3 | 135.51
B-19322 VIALE 26 | 203 | Concreto tremie 3500 PSI | Torre 1 Pilote 15 (adicinal) | 2025-10-23 | 11/20/2025 12:00:00 AM | 28 | 24.5 | 34.2 | 140 |  | 33.5 | 3 | 139.592
B-19322 VIALE 26 | 203 | Concreto tremie 3500 PSI | Torre 1 Pilote 15 (adicinal) | 2025-10-23 | 11/20/2025 12:00:00 AM | 28 | 24.5 | 33.1 | 135 |  | 33.5 | 3 | 135.102
B-19322 VIALE 26 | 222 | Concreto tremie 3500 PSI | Torre 1 Pilote 3 (adicinal) | 2025-10-23 | 11/20/2025 12:00:00 AM | 28 | 24.5 | 14 | 57 |  | 21.967 | 3 | 57.143
B-19322 VIALE 26 | 222 | Concreto tremie 3500 PSI | Torre 1 Pilote 3 (adicinal) | 2025-10-23 | 11/20/2025 12:00:00 AM | 28 | 24.5 | 27.1 | 111 |  | 21.967 | 3 | 110.612
B-19322 VIALE 26 | 222 | Concreto tremie 3500 PSI | Torre 1 Pilote 3 (adicinal) | 2025-10-23 | 11/20/2025 12:00:00 AM | 28 | 24.5 | 24.8 | 101 |  | 21.967 | 3 | 101.224
B-19322 VIALE 26 | 254 | Concreto tremie 3500 PSI | Torre 1 Pilote 36 (adicinal) | 2025-10-21 | 11/18/2025 12:00:00 AM | 28 | 24.5 | 24.5 | 100 |  | 24.133 | 3 | 100
B-19322 VIALE 26 | 254 | Concreto tremie 3500 PSI | Torre 1 Pilote 36 (adicinal) | 2025-10-21 | 11/18/2025 12:00:00 AM | 28 | 24.5 | 24.4 | 100 |  | 24.133 | 3 | 99.592
B-19322 VIALE 26 | 254 | Concreto tremie 3500 PSI | Torre 1 Pilote 36 (adicinal) | 2025-10-21 | 11/18/2025 12:00:00 AM | 28 | 24.5 | 23.5 | 96 |  | 24.133 | 3 | 95.918
B-19322 VIALE 26 | 165.1 | concreto 3000 psi | Tapa cubierta tanque potable | 2025-07-10 | 8/7/2025 12:00:00 AM | 28 | 21 | 63.2 | 301 |  | 60.767 | 3 | 300.952
B-19322 VIALE 26 | 165.1 | concreto 3000 psi | Tapa cubierta tanque potable | 2025-07-10 | 8/7/2025 12:00:00 AM | 28 | 21 | 59 | 281 |  | 60.767 | 3 | 280.952
B-19322 VIALE 26 | 165.1 | concreto 3000 psi | Tapa cubierta tanque potable | 2025-07-10 | 8/7/2025 12:00:00 AM | 28 | 21 | 60.1 | 286 |  | 60.767 | 3 | 286.19
B-19322 VIALE 26 | 158.75 | concreto 3000 psi | Tapa tanque suministro | 2025-07-24 | 8/21/2025 12:00:00 AM | 28 | 21 | 45.7 | 218 |  | 42.9 | 3 | 217.619
B-19322 VIALE 26 | 158.75 | concreto 3000 psi | Tapa tanque suministro | 2025-07-24 | 8/21/2025 12:00:00 AM | 28 | 21 | 39 | 186 |  | 42.9 | 3 | 185.714
B-19322 VIALE 26 | 158.75 | concreto 3000 psi | Tapa tanque suministro | 2025-07-24 | 8/21/2025 12:00:00 AM | 28 | 21 | 44 | 209 |  | 42.9 | 3 | 209.524
B-19322 VIALE 26 | 127 | concreto 3000 psi | Dado torregrua | 2025-09-29 | 10/27/2025 12:00:00 AM | 28 | 21 | 30.1 | 143 |  | 29.933 | 3 | 143.333
B-19322 VIALE 26 | 127 | concreto 3000 psi | Dado torregrua | 2025-09-29 | 10/27/2025 12:00:00 AM | 28 | 21 | 30.4 | 145 |  | 29.933 | 3 | 144.762
B-19322 VIALE 26 | 127 | concreto 3000 psi | Dado torregrua | 2025-09-29 | 10/27/2025 12:00:00 AM | 28 | 21 | 29.3 | 140 |  | 29.933 | 3 | 139.524
B-19322 VIALE 26 | 177.8 | concreto 3000 psi | VC-21 (F-J), VC-05 (1-3), VC-22 (D-F) | 2025-10-08 | 11/5/2025 12:00:00 AM | 28 | 21 | 24.2 | 115 |  | 23.533 | 3 | 115.238
B-19322 VIALE 26 | 177.8 | concreto 3000 psi | VC-21 (F-J), VC-05 (1-3), VC-22 (D-F) | 2025-10-08 | 11/5/2025 12:00:00 AM | 28 | 21 | 23.9 | 114 |  | 23.533 | 3 | 113.81
B-19322 VIALE 26 | 177.8 | concreto 3000 psi | VC-21 (F-J), VC-05 (1-3), VC-22 (D-F) | 2025-10-08 | 11/5/2025 12:00:00 AM | 28 | 21 | 22.5 | 107 |  | 23.533 | 3 | 107.143
B-19322 VIALE 26 | 190.5 | concreto 3000 psi | VC-20 (A-B), VC-23 (B-D), VC-01 (2-4), VC-24 y VC-26 (F-J), VC-14 (1-2), VC-15 (2-3) | 2025-10-08 | 11/5/2025 12:00:00 AM | 28 | 21 | 22.5 | 107 |  | 21.733 | 3 | 107.143
B-19322 VIALE 26 | 190.5 | concreto 3000 psi | VC-20 (A-B), VC-23 (B-D), VC-01 (2-4), VC-24 y VC-26 (F-J), VC-14 (1-2), VC-15 (2-3) | 2025-10-08 | 11/5/2025 12:00:00 AM | 28 | 21 | 20.8 | 99 |  | 21.733 | 3 | 99.048
B-19322 VIALE 26 | 190.5 | concreto 3000 psi | VC-20 (A-B), VC-23 (B-D), VC-01 (2-4), VC-24 y VC-26 (F-J), VC-14 (1-2), VC-15 (2-3) | 2025-10-08 | 11/5/2025 12:00:00 AM | 28 | 21 | 21.9 | 104 |  | 21.733 | 3 | 104.286
B-19322 VIALE 26 | 184.15 | concreto 3000 psi | VC-24 (eje 7 entre J-H) | 2025-10-16 | 11/13/2025 12:00:00 AM | 28 | 21 | 20.7 | 98 |  | 20.633 | 3 | 98.571
B-19322 VIALE 26 | 165.1 | concreto 3000 psi | VC-26 (A-D) | 2025-10-16 | 11/13/2025 12:00:00 AM | 28 | 21 | 24.5 | 117 |  | 24.033 | 3 | 116.667
B-19322 VIALE 26 | 165.1 | concreto 3000 psi | VC-26 (A-D) | 2025-10-16 | 11/13/2025 12:00:00 AM | 28 | 21 | 24.6 | 117 |  | 24.033 | 3 | 117.143
B-19322 VIALE 26 | 165.1 | concreto 3000 psi | VC-26 (A-D) | 2025-10-16 | 11/13/2025 12:00:00 AM | 28 | 21 | 23 | 110 |  | 24.033 | 3 | 109.524
B-19322 VIALE 26 | 165.1 | concreto 3000 psi | Torre 1 (cim. fosos ascensores) | 2025-10-18 | 11/15/2025 12:00:00 AM | 28 | 21 | 46.6 | 222 |  | 45.5 | 3 | 221.905
B-19322 VIALE 26 | 165.1 | concreto 3000 psi | Torre 1 (cim. fosos ascensores) | 2025-10-18 | 11/15/2025 12:00:00 AM | 28 | 21 | 44.8 | 213 |  | 45.5 | 3 | 213.333
B-19322 VIALE 26 | 165.1 | concreto 3000 psi | Torre 1 (cim. fosos ascensores) | 2025-10-18 | 11/15/2025 12:00:00 AM | 28 | 21 | 45.1 | 215 |  | 45.5 | 3 | 214.762
B-19322 VIALE 26 | 178 | Concreto bombeable 3000 PSI | V.C Torre 2 Eje 10 entrre H y J | 2025-10-23 | 11/20/2025 12:00:00 AM | 28 | 21 | 24.6 | 117 |  | 20.133 | 3 | 117.143
B-19322 VIALE 26 | 178 | Concreto bombeable 3000 PSI | V.C Torre 2 Eje 10 entrre H y J | 2025-10-23 | 11/20/2025 12:00:00 AM | 28 | 21 | 22.5 | 107 |  | 20.133 | 3 | 107.143
B-19322 VIALE 26 | 178 | Concreto bombeable 3000 PSI | V.C Torre 2 Eje 10 entrre H y J | 2025-10-23 | 11/20/2025 12:00:00 AM | 28 | 21 | 13.3 | 63 |  | 20.133 | 3 | 63.333
B-19322 VIALE 26 | 140 | Concreto bombeable 3000 PSI | V.C Torre 2 Eje 12 entrre A y C | 2025-10-23 | 11/20/2025 12:00:00 AM | 28 | 21 | 25.6 | 122 |  | 25.6 | 3 | 121.905
B-19322 VIALE 26 | 140 | Concreto bombeable 3000 PSI | V.C Torre 2 Eje 12 entrre A y C | 2025-10-23 | 11/20/2025 12:00:00 AM | 28 | 21 | 23.8 | 114 |  | 25.6 | 3 | 113.333
B-19322 VIALE 26 | 140 | Concreto bombeable 3000 PSI | V.C Torre 2 Eje 12 entrre A y C | 2025-10-23 | 11/20/2025 12:00:00 AM | 28 | 21 | 27.4 | 130 |  | 25.6 | 3 | 130.476
B-19322 VIALE 26 | 184.15 | concreto 3000 psi | VC-24 (eje 7 entre J-H) | 2025-10-16 | 11/13/2025 12:00:00 AM | 28 | 21 | 21.5 | 102 |  | 20.633 | 3 | 102.381
B-19322 VIALE 26 | 184.15 | concreto 3000 psi | VC-24 (eje 7 entre J-H) | 2025-10-16 | 11/13/2025 12:00:00 AM | 28 | 21 | 19.7 | 94 |  | 20.633 | 3 | 93.81
B-19322 VIALE 26 | 177.8 | 3000 PSI | PLACA CIMENTACION EJE 11 AL 13 ENTRE A Y D | 2025-11-07 | 12/5/2025 12:00:00 AM | 28 | 21 | 21.7 | 103 | PLACA | 21.833 | 3 | 103.333
B-19322 VIALE 26 | 177.8 | 3000 PSI | PLACA CIMENTACION EJE 11 AL 13 ENTRE A Y D | 2025-11-07 | 12/5/2025 12:00:00 AM | 28 | 21 | 22 | 105 | PLACA | 21.833 | 3 | 104.762
B-19322 VIALE 26 | 177.8 | 3000 PSI | PLACA CIMENTACION EJE 11 AL 13 ENTRE A Y D | 2025-11-07 | 12/5/2025 12:00:00 AM | 28 | 21 | 21.8 | 104 | PLACA | 21.833 | 3 | 103.81
B-19322 VIALE 26 | 190.5 | concreto 3000 psi | PLACA CONTRAPISO EJE 6 A 9 ENTRE A-D | 2025-11-01 | 11/29/2025 12:00:00 AM | 28 | 21 | 24.1 | 115 | PLACA | 26.133 | 3 | 114.762
B-19322 VIALE 26 | 190.5 | concreto 3000 psi | PLACA CONTRAPISO EJE 6 A 9 ENTRE A-D | 2025-11-01 | 11/29/2025 12:00:00 AM | 28 | 21 | 27.2 | 129 | PLACA | 26.133 | 3 | 129.524
B-19322 VIALE 26 | 190.5 | concreto 3000 psi | PLACA CONTRAPISO EJE 6 A 9 ENTRE A-D | 2025-11-01 | 11/29/2025 12:00:00 AM | 28 | 21 | 27.1 | 129 | PLACA | 26.133 | 3 | 129.048
B-19322 VIALE 26 | 177.8 | 3000 PSI | VIGA CIMENTACION T1 EJE 12 ENTRE I Y J VC 17, VC 01 | 2025-11-08 | 12/6/2025 12:00:00 AM | 28 | 21 | 24.9 | 118 |  | 24.8 | 3 | 118.571
B-19322 VIALE 26 | 177.8 | 3000 PSI | VIGA CIMENTACION T1 EJE 12 ENTRE I Y J VC 17, VC 01 | 2025-11-08 | 12/6/2025 12:00:00 AM | 28 | 21 | 23.3 | 111 |  | 24.8 | 3 | 110.952
B-19322 VIALE 26 | 177.8 | 3000 PSI | VIGA CIMENTACION T1 EJE 12 ENTRE I Y J VC 17, VC 01 | 2025-11-08 | 12/6/2025 12:00:00 AM | 28 | 21 | 26.2 | 124 |  | 24.8 | 3 | 124.762
B-19322 VIALE 26 | 203.2 | 3000 PSI | VIGA CIMENTACION T1 EJE 12 ENTRE A Y D VC 17, VC 11 | 2025-11-08 | 12/6/2025 12:00:00 AM | 28 | 21 | 23.6 | 112 |  | 23.967 | 3 | 112.381
B-19322 VIALE 26 | 203.2 | 3000 PSI | VIGA CIMENTACION T1 EJE 12 ENTRE A Y D VC 17, VC 11 | 2025-11-08 | 12/6/2025 12:00:00 AM | 28 | 21 | 25 | 119 |  | 23.967 | 3 | 119.048
B-19322 VIALE 26 | 203.2 | 3000 PSI | VIGA CIMENTACION T1 EJE 12 ENTRE A Y D VC 17, VC 11 | 2025-11-08 | 12/6/2025 12:00:00 AM | 28 | 21 | 23.3 | 111 |  | 23.967 | 3 | 110.952
B-19322 VIALE 26 | 171.45 | concreto 3000 psi | PLACA CONTRAPISO EJE 1 A 5 ENTRE A-J | 2025-10-29 | 11/26/2025 12:00:00 AM | 28 | 21 | 25.1 | 120 | PLACA | 25.167 | 3 | 119.524
B-19322 VIALE 26 | 171.45 | concreto 3000 psi | PLACA CONTRAPISO EJE 1 A 5 ENTRE A-J | 2025-10-29 | 11/26/2025 12:00:00 AM | 28 | 21 | 25.3 | 120 | PLACA | 25.167 | 3 | 120.476
B-19322 VIALE 26 | 171.45 | concreto 3000 psi | PLACA CONTRAPISO EJE 1 A 5 ENTRE A-J | 2025-10-29 | 11/26/2025 12:00:00 AM | 28 | 21 | 25.1 | 119 | PLACA | 25.167 | 3 | 119.524
B-19322 VIALE 26 | 165.1 | concreto 3000 psi | EJE 13 ENTRE C-H, VC-24, VC-10, VC-04 | 2025-10-29 | 11/26/2025 12:00:00 AM | 28 | 21 | 24 | 114 |  | 23.833 | 3 | 114.286
B-19322 VIALE 26 | 165.1 | concreto 3000 psi | EJE 13 ENTRE C-H, VC-24, VC-10, VC-04 | 2025-10-29 | 11/26/2025 12:00:00 AM | 28 | 21 | 23.3 | 111 |  | 23.833 | 3 | 110.952
B-19322 VIALE 26 | 165.1 | concreto 3000 psi | EJE 13 ENTRE C-H, VC-24, VC-10, VC-04 | 2025-10-29 | 11/26/2025 12:00:00 AM | 28 | 21 | 24.2 | 115 |  | 23.833 | 3 | 115.238
B-19322 VIALE 26 | 171.45 | 3000 PSI | VIGA CIMENTACION T1 EJE 11 ENTRE A Y F VC 16 | 2025-11-13 | 12/11/2025 12:00:00 AM | 28 | 21 | 23.9 | 114 |  | 25.433 | 3 | 113.81
B-19322 VIALE 26 | 171.45 | 3000 PSI | VIGA CIMENTACION T1 EJE 11 ENTRE A Y F VC 16 | 2025-11-13 | 12/11/2025 12:00:00 AM | 28 | 21 | 27 | 128 |  | 25.433 | 3 | 128.571
B-19322 VIALE 26 | 171.45 | 3000 PSI | VIGA CIMENTACION T1 EJE 11 ENTRE A Y F VC 16 | 2025-11-13 | 12/11/2025 12:00:00 AM | 28 | 21 | 25.4 | 121 |  | 25.433 | 3 | 120.952
B-19322 VIALE 26 | 177.8 | 3000 PSI | PLACA PISO | 2025-11-19 | 12/17/2025 12:00:00 AM | 28 | 21 | 21.5 | 102 | PLACA | 22.767 | 3 | 102.381
B-19322 VIALE 26 | 177.8 | 3000 PSI | PLACA PISO | 2025-11-19 | 12/17/2025 12:00:00 AM | 28 | 21 | 23 | 109 | PLACA | 22.767 | 3 | 109.524
B-19322 VIALE 26 | 177.8 | 3000 PSI | PLACA PISO | 2025-11-19 | 12/17/2025 12:00:00 AM | 28 | 21 | 23.8 | 113 | PLACA | 22.767 | 3 | 113.333
B-19322 VIALE 26 | 190.5 | 3000 PSI | PLCA CIMENTACION T1 EJE 15 AL 12 ENTRE A Y J | 2025-11-19 | 12/17/2025 12:00:00 AM | 28 | 21 | 22.6 | 108 |  | 22.467 | 3 | 107.619
B-19322 VIALE 26 | 190.5 | 3000 PSI | PLCA CIMENTACION T1 EJE 15 AL 12 ENTRE A Y J | 2025-11-19 | 12/17/2025 12:00:00 AM | 28 | 21 | 22.4 | 107 |  | 22.467 | 3 | 106.667
B-19322 VIALE 26 | 190.5 | 3000 PSI | PLCA CIMENTACION T1 EJE 15 AL 12 ENTRE A Y J | 2025-11-19 | 12/17/2025 12:00:00 AM | 28 | 21 | 22.4 | 106 |  | 22.467 | 3 | 106.667
B-19322 VIALE 26 | 165.1 | 3000 PSI | VIGA CIMENTACION T1 EJE 09 ENTRE J Y H VC 16, VC 04 | 2025-11-13 | 12/11/2025 12:00:00 AM | 28 | 21 | 25.6 | 122 |  | 24.833 | 3 | 121.905
B-19322 VIALE 26 | 165.1 | 3000 PSI | VIGA CIMENTACION T1 EJE 09 ENTRE J Y H VC 16, VC 04 | 2025-11-13 | 12/11/2025 12:00:00 AM | 28 | 21 | 23.7 | 113 |  | 24.833 | 3 | 112.857
B-19322 VIALE 26 | 165.1 | 3000 PSI | VIGA CIMENTACION T1 EJE 09 ENTRE J Y H VC 16, VC 04 | 2025-11-13 | 12/11/2025 12:00:00 AM | 28 | 21 | 25.2 | 120 |  | 24.833 | 3 | 120
B-19322 VIALE 26 | 177.8 | 3000 PSI | VIGAS CIMENTACION T1 EJES 07 ENTRE A y E VC 16, VC 04 | 2025-11-20 | 12/18/2025 12:00:00 AM | 28 | 21 | 18.9 | 90 |  | 20.5 | 3 | 90
B-19322 VIALE 26 | 177.8 | 3000 PSI | VIGAS CIMENTACION T1 EJES 07 ENTRE A y E VC 16, VC 04 | 2025-11-20 | 12/18/2025 12:00:00 AM | 28 | 21 | 20 | 95 |  | 20.5 | 3 | 95.238
B-19322 VIALE 26 | 177.8 | 3000 PSI | VIGAS CIMENTACION T1 EJES 07 ENTRE A y E VC 16, VC 04 | 2025-11-20 | 12/18/2025 12:00:00 AM | 28 | 21 | 22.6 | 107 |  | 20.5 | 3 | 107.619
B-19322 VIALE 26 | 152.4 | 3000 PSI | VIGAS CIMENTACION T1 EJE 05 ENTRE J y F V16, VC 04 | 2025-11-20 | 12/18/2025 12:00:00 AM | 28 | 21 | 22.7 | 108 |  | 23.533 | 3 | 108.095
B-19322 VIALE 26 | 152.4 | 3000 PSI | VIGAS CIMENTACION T1 EJE 05 ENTRE J y F V16, VC 04 | 2025-11-20 | 12/18/2025 12:00:00 AM | 28 | 21 | 26 | 124 |  | 23.533 | 3 | 123.81
B-19322 VIALE 26 | 152.4 | 3000 PSI | VIGAS CIMENTACION T1 EJE 05 ENTRE J y F V16, VC 04 | 2025-11-20 | 12/18/2025 12:00:00 AM | 28 | 21 | 21.9 | 104 |  | 23.533 | 3 | 104.286
B-19322 VIALE 26 | 152.4 | 3000 PSI | PLACA PISO 2 EJE 12 y 15 ENTRE A y J | 2025-11-21 | 12/19/2025 12:00:00 AM | 28 | 21 | 26.5 | 126 | PLACA | 27.267 | 3 | 126.19
B-19322 VIALE 26 | 152.4 | 3000 PSI | PLACA PISO 2 EJE 12 y 15 ENTRE A y J | 2025-11-21 | 12/19/2025 12:00:00 AM | 28 | 21 | 27.4 | 130 | PLACA | 27.267 | 3 | 130.476
B-19322 VIALE 26 | 152.4 | 3000 PSI | PLACA PISO 2 EJE 12 y 15 ENTRE A y J | 2025-11-21 | 12/19/2025 12:00:00 AM | 28 | 21 | 27.9 | 133 | PLACA | 27.267 | 3 | 132.857
B-19322 VIALE 26 | 177.8 | 3000 PSI | PLACA CIMENTACION EJE 12 AL 11 ENTRE A y J | 2025-11-24 | 12/22/2025 12:00:00 AM | 28 | 21 | 22.4 | 107 | PLACA | 20.967 | 3 | 106.667
B-19322 VIALE 26 | 177.8 | 3000 PSI | PLACA CIMENTACION EJE 12 AL 11 ENTRE A y J | 2025-11-24 | 12/22/2025 12:00:00 AM | 28 | 21 | 20.5 | 98 | PLACA | 20.967 | 3 | 97.619
B-19322 VIALE 26 | 177.8 | 3000 PSI | PLACA CIMENTACION EJE 12 AL 11 ENTRE A y J | 2025-11-24 | 12/22/2025 12:00:00 AM | 28 | 21 | 20 | 95 | PLACA | 20.967 | 3 | 95.238
B-19322 VIALE 26 | 152.4 | 3000 PSI | PLA PISO 2 EJE 12 AL 10 ENTRE A y J | 2025-11-25 | 12/23/2025 12:00:00 AM | 28 | 21 | 20.4 | 97 |  | 21.8 | 3 | 97.143
B-19322 VIALE 26 | 152.4 | 3000 PSI | PLA PISO 2 EJE 12 AL 10 ENTRE A y J | 2025-11-25 | 12/23/2025 12:00:00 AM | 28 | 21 | 22.4 | 106 |  | 21.8 | 3 | 106.667
B-19322 VIALE 26 | 152.4 | 3000 PSI | PLA PISO 2 EJE 12 AL 10 ENTRE A y J | 2025-11-25 | 12/23/2025 12:00:00 AM | 28 | 21 | 22.6 | 107 |  | 21.8 | 3 | 107.619
B-19322 VIALE 26 | 133.35 | 3000 PSI | PLA PISO 2 EJE 8 AL 10 ENTRE A y J | 2025-11-26 | 12/24/2025 12:00:00 AM | 28 | 21 | 23.7 | 113 |  | 23.533 | 3 | 112.857
B-19322 VIALE 26 | 133.35 | 3000 PSI | PLA PISO 2 EJE 8 AL 10 ENTRE A y J | 2025-11-26 | 12/24/2025 12:00:00 AM | 28 | 21 | 24 | 114 |  | 23.533 | 3 | 114.286
B-19322 VIALE 26 | 133.35 | 3000 PSI | PLA PISO 2 EJE 8 AL 10 ENTRE A y J | 2025-11-26 | 12/24/2025 12:00:00 AM | 28 | 21 | 22.9 | 109 |  | 23.533 | 3 | 109.048
B-19322 VIALE 26 | 177.8 | 3000 PSI | PLACA CIMENTACION T1- EJE 09 AL 06 ENTRE A y J | 2025-11-27 | 12/25/2025 12:00:00 AM | 28 | 21 | 28.5 | 136 | PLACA | 29.3 | 3 | 135.714
B-19322 VIALE 26 | 177.8 | 3000 PSI | PLACA CIMENTACION T1- EJE 09 AL 06 ENTRE A y J | 2025-11-27 | 12/25/2025 12:00:00 AM | 28 | 21 | 29.9 | 142 | PLACA | 29.3 | 3 | 142.381
B-19322 VIALE 26 | 177.8 | 3000 PSI | PLACA CIMENTACION T1- EJE 09 AL 06 ENTRE A y J | 2025-11-27 | 12/25/2025 12:00:00 AM | 28 | 21 | 29.5 | 140 | PLACA | 29.3 | 3 | 140.476
B-19322 VIALE 26 | 165 | 3000 PSI | PLACA PISO 2 EJE 04 AL 06 AYJ | 2025-11-29 | 12/27/2025 12:00:00 AM | 28 | 21 | 22.8 | 108 | PLACA | 25.267 | 3 | 108.571
B-19322 VIALE 26 | 165 | 3000 PSI | PLACA PISO 2 EJE 04 AL 06 AYJ | 2025-11-29 | 12/27/2025 12:00:00 AM | 28 | 21 | 25.2 | 120 | PLACA | 25.267 | 3 | 120
B-19322 VIALE 26 | 165 | 3000 PSI | PLACA PISO 2 EJE 04 AL 06 AYJ | 2025-11-29 | 12/27/2025 12:00:00 AM | 28 | 21 | 27.8 | 132 | PLACA | 25.267 | 3 | 132.381
B-19322 VIALE 26 | 177.8 | 3000 PSI | VIGAS CIMENTACION T1- EJE 03 AL 06 ENTRE A y J VC 16 VC17 | 2025-12-01 | 12/29/2025 12:00:00 AM | 28 | 21 | 26.7 | 127 |  | 26.133 | 3 | 127.143
B-19322 VIALE 26 | 177.8 | 3000 PSI | VIGAS CIMENTACION T1- EJE 03 AL 06 ENTRE A y J VC 16 VC17 | 2025-12-01 | 12/29/2025 12:00:00 AM | 28 | 21 | 24.5 | 117 |  | 26.133 | 3 | 116.667
B-19322 VIALE 26 | 177.8 | 3000 PSI | VIGAS CIMENTACION T1- EJE 03 AL 06 ENTRE A y J VC 16 VC17 | 2025-12-01 | 12/29/2025 12:00:00 AM | 28 | 21 | 27.2 | 130 |  | 26.133 | 3 | 129.524
B-19322 VIALE 26 | 165.1 | 3000 PSI | PLACA T2 PISO 3 EJE 15 AL 10 ENTRE A y J | 2025-12-05 | 1/2/2026 12:00:00 AM | 28 | 21 | 25.6 | 122 | PLACA | 25.9 | 3 | 121.905
B-19322 VIALE 26 | 165.1 | 3000 PSI | PLACA T2 PISO 3 EJE 15 AL 10 ENTRE A y J | 2025-12-05 | 1/2/2026 12:00:00 AM | 28 | 21 | 25.6 | 122 | PLACA | 25.9 | 3 | 121.905
B-19322 VIALE 26 | 165.1 | 3000 PSI | PLACA T2 PISO 3 EJE 15 AL 10 ENTRE A y J | 2025-12-05 | 1/2/2026 12:00:00 AM | 28 | 21 | 26.5 | 126 | PLACA | 25.9 | 3 | 126.19
B-19322 VIALE 26 | 190.5 | 3000 PSI | VIGAS CIMENTACION T1 EJE 01 y 02 ENTRE A y J VC= 14,03,10,12 | 2025-12-05 | 1/2/2026 12:00:00 AM | 28 | 21 | 24.2 | 115 |  | 23.233 | 3 | 115.238
B-19322 VIALE 26 | 190.5 | 3000 PSI | VIGAS CIMENTACION T1 EJE 01 y 02 ENTRE A y J VC= 14,03,10,12 | 2025-12-05 | 1/2/2026 12:00:00 AM | 28 | 21 | 23.8 | 113 |  | 23.233 | 3 | 113.333
B-19322 VIALE 26 | 190.5 | 3000 PSI | VIGAS CIMENTACION T1 EJE 01 y 02 ENTRE A y J VC= 14,03,10,12 | 2025-12-05 | 1/2/2026 12:00:00 AM | 28 | 21 | 21.7 | 103 |  | 23.233 | 3 | 103.333
B-19322 VIALE 26 | 165.1 | 3000 PSI | PLACA PISO 2 EJE 08 AL 06 ENTRE AYJ | 2025-11-28 | 12/26/2025 12:00:00 AM | 28 | 21 | 32.2 | 153 | PLACA | 31.6 | 3 | 153.333
B-19322 VIALE 26 | 165.1 | 3000 PSI | PLACA PISO 2 EJE 08 AL 06 ENTRE AYJ | 2025-11-28 | 12/26/2025 12:00:00 AM | 28 | 21 | 31 | 148 | PLACA | 31.6 | 3 | 147.619
B-19322 VIALE 26 | 165.1 | 3000 PSI | PLACA PISO 2 EJE 08 AL 06 ENTRE AYJ | 2025-11-28 | 12/26/2025 12:00:00 AM | 28 | 21 | 31.6 | 150 | PLACA | 31.6 | 3 | 150.476
B-19322 VIALE 26 | 152.4 | 3000 PSI | PLACA PISO 3 EJE 8 AL 6 ENTRE A y J | 2025-12-10 | 1/7/2026 12:00:00 AM | 28 | 21 | 26.3 | 125 | PLACA | 26.6 | 3 | 125.238
B-19322 VIALE 26 | 152.4 | 3000 PSI | PLACA PISO 3 EJE 8 AL 6 ENTRE A y J | 2025-12-10 | 1/7/2026 12:00:00 AM | 28 | 21 | 27.7 | 132 | PLACA | 26.6 | 3 | 131.905
B-19322 VIALE 26 | 152.4 | 3000 PSI | PLACA PISO 3 EJE 8 AL 6 ENTRE A y J | 2025-12-10 | 1/7/2026 12:00:00 AM | 28 | 21 | 25.8 | 123 | PLACA | 26.6 | 3 | 122.857
B-19322 VIALE 26 | 184.15 | 3000 PSI | PLACA PISO 3 EJE 10 al 08 ENTRE A y J | 2025-12-11 | 1/8/2026 12:00:00 AM | 28 | 21 | 32.4 | 154 | PLACA | 32.967 | 3 | 154.286
B-19322 VIALE 26 | 184.15 | 3000 PSI | PLACA PISO 3 EJE 10 al 08 ENTRE A y J | 2025-12-11 | 1/8/2026 12:00:00 AM | 28 | 21 | 30.4 | 145 | PLACA | 32.967 | 3 | 144.762
B-19322 VIALE 26 | 184.15 | 3000 PSI | PLACA PISO 3 EJE 10 al 08 ENTRE A y J | 2025-12-11 | 1/8/2026 12:00:00 AM | 28 | 21 | 36.1 | 172 | PLACA | 32.967 | 3 | 171.905
B-19322 VIALE 26 | 152.4 | 3000 PSI | PLACA PISO 3 EJE 01 y 04 ENTRE A y J | 2025-12-13 | 1/10/2026 12:00:00 AM | 28 | 21 | 20 | 95 | PLACA | 20.5 | 3 | 95.238
B-19322 VIALE 26 | 152.4 | 3000 PSI | PLACA PISO 3 EJE 01 y 04 ENTRE A y J | 2025-12-13 | 1/10/2026 12:00:00 AM | 28 | 21 | 22.1 | 105 | PLACA | 20.5 | 3 | 105.238
B-19322 VIALE 26 | 152.4 | 3000 PSI | PLACA PISO 3 EJE 01 y 04 ENTRE A y J | 2025-12-13 | 1/10/2026 12:00:00 AM | 28 | 21 | 19.4 | 92 | PLACA | 20.5 | 3 | 92.381
B-19322 VIALE 26 | 165.1 | 3000 PSI | PLACA CIMENTACION T1 EJES 2,3,4 ENTRE G y J | 2025-12-16 | 1/13/2026 12:00:00 AM | 28 | 21 | 24.4 | 116 | PLACA | 26.067 | 3 | 116.19
B-19322 VIALE 26 | 165.1 | 3000 PSI | PLACA CIMENTACION T1 EJES 2,3,4 ENTRE G y J | 2025-12-16 | 1/13/2026 12:00:00 AM | 28 | 21 | 26.6 | 127 | PLACA | 26.067 | 3 | 126.667
B-19322 VIALE 26 | 165.1 | 3000 PSI | PLACA CIMENTACION T1 EJES 2,3,4 ENTRE G y J | 2025-12-16 | 1/13/2026 12:00:00 AM | 28 | 21 | 27.2 | 130 | PLACA | 26.067 | 3 | 129.524
B-19322 VIALE 26 | 152.4 | 3000 PSI | PLACA PISO 4 EJE 12 AL 15 ENTRE A y J | 2025-12-16 | 1/13/2026 12:00:00 AM | 28 | 21 | 31.5 | 150 | PLACA | 31.533 | 3 | 150
B-19322 VIALE 26 | 152.4 | 3000 PSI | PLACA PISO 4 EJE 12 AL 15 ENTRE A y J | 2025-12-16 | 1/13/2026 12:00:00 AM | 28 | 21 | 32.1 | 153 | PLACA | 31.533 | 3 | 152.857
B-19322 VIALE 26 | 152.4 | 3000 PSI | PLACA PISO 4 EJE 12 AL 15 ENTRE A y J | 2025-12-16 | 1/13/2026 12:00:00 AM | 28 | 21 | 31 | 147 | PLACA | 31.533 | 3 | 147.619
B-19322 VIALE 26 | 177.8 | 3000 PSI | PLACA TORRE 2 PISO 4 EJE 10 y 11 ENTRE A y J | 2025-12-17 | 1/14/2026 12:00:00 AM | 28 | 21 | 29.2 | 139 | PLACA | 29.033 | 3 | 139.048
B-19322 VIALE 26 | 177.8 | 3000 PSI | PLACA TORRE 2 PISO 4 EJE 10 y 11 ENTRE A y J | 2025-12-17 | 1/14/2026 12:00:00 AM | 28 | 21 | 27.5 | 131 | PLACA | 29.033 | 3 | 130.952
B-19322 VIALE 26 | 177.8 | 3000 PSI | PLACA TORRE 2 PISO 4 EJE 10 y 11 ENTRE A y J | 2025-12-17 | 1/14/2026 12:00:00 AM | 28 | 21 | 30.4 | 145 | PLACA | 29.033 | 3 | 144.762
B-19322 VIALE 26 | 152.4 | 3000 PSI | PLACA CIMENTACION EJE 04 al 01 ENTRE I y A | 2025-12-18 | 1/15/2026 12:00:00 AM | 28 | 21 | 24.1 | 115 | PLACA | 24.9 | 3 | 114.762
B-19322 VIALE 26 | 152.4 | 3000 PSI | PLACA CIMENTACION EJE 04 al 01 ENTRE I y A | 2025-12-18 | 1/15/2026 12:00:00 AM | 28 | 21 | 25.4 | 121 | PLACA | 24.9 | 3 | 120.952
B-19322 VIALE 26 | 152.4 | 3000 PSI | PLACA CIMENTACION EJE 04 al 01 ENTRE I y A | 2025-12-18 | 1/15/2026 12:00:00 AM | 28 | 21 | 25.2 | 120 | PLACA | 24.9 | 3 | 120
B-19322 VIALE 26 | 177.8 | 3000 PSI | PLACA T2 PISO 4 EJE O8 y 09 ENTRE A y J | 2025-12-18 | 1/15/2026 12:00:00 AM | 28 | 21 | 26.7 | 127 | PLACA | 27.367 | 3 | 127.143
B-19322 VIALE 26 | 177.8 | 3000 PSI | PLACA T2 PISO 4 EJE O8 y 09 ENTRE A y J | 2025-12-18 | 1/15/2026 12:00:00 AM | 28 | 21 | 25.7 | 122 | PLACA | 27.367 | 3 | 122.381
B-19322 VIALE 26 | 177.8 | 3000 PSI | PLACA T2 PISO 4 EJE O8 y 09 ENTRE A y J | 2025-12-18 | 1/15/2026 12:00:00 AM | 28 | 21 | 29.7 | 142 | PLACA | 27.367 | 3 | 141.429
B-19322 VIALE 26 | 177.8 | 3000 PSI | PLACA PISO 4 EJE 07 y 09 ENTRTE A y J | 2025-12-19 | 1/16/2026 12:00:00 AM | 28 | 21 | 26.2 | 125 | PLACA | 26.667 | 3 | 124.762
B-19322 VIALE 26 | 177.8 | 3000 PSI | PLACA PISO 4 EJE 07 y 09 ENTRTE A y J | 2025-12-19 | 1/16/2026 12:00:00 AM | 28 | 21 | 25.9 | 123 | PLACA | 26.667 | 3 | 123.333
B-19322 VIALE 26 | 177.8 | 3000 PSI | PLACA PISO 4 EJE 07 y 09 ENTRTE A y J | 2025-12-19 | 1/16/2026 12:00:00 AM | 28 | 21 | 27.9 | 133 | PLACA | 26.667 | 3 | 132.857
B-19322 VIALE 26 | 152.4 | 3000 PSI | ESCALERA TORRE 2 PISO 1 | 2025-12-27 | 1/24/2026 12:00:00 AM | 28 | 21 | 23.7 | 113 |  | 23.833 | 3 | 112.857
B-19322 VIALE 26 | 152.4 | 3000 PSI | ESCALERA TORRE 2 PISO 1 | 2025-12-27 | 1/24/2026 12:00:00 AM | 28 | 21 | 23.9 | 114 |  | 23.833 | 3 | 113.81
B-19322 VIALE 26 | 152.4 | 3000 PSI | ESCALERA TORRE 2 PISO 1 | 2025-12-27 | 1/24/2026 12:00:00 AM | 28 | 21 | 23.9 | 114 |  | 23.833 | 3 | 113.81
B-19322 VIALE 26 | 190.5 | 3000 PSI | PLACA T2 PISO 4 EJE 064 04 ENTRE AYJ | 2026-01-07 | 2/4/2026 12:00:00 AM | 28 | 21 | 23.5 | 112 | PLACA | 26.8 | 3 | 111.905
B-19322 VIALE 26 | 190.5 | 3000 PSI | PLACA T2 PISO 4 EJE 064 04 ENTRE AYJ | 2026-01-07 | 2/4/2026 12:00:00 AM | 28 | 21 | 28.3 | 135 | PLACA | 26.8 | 3 | 134.762
B-19322 VIALE 26 | 190.5 | 3000 PSI | PLACA T2 PISO 4 EJE 064 04 ENTRE AYJ | 2026-01-07 | 2/4/2026 12:00:00 AM | 28 | 21 | 28.6 | 136 | PLACA | 26.8 | 3 | 136.19
B-19322 VIALE 26 | 177.8 | 3000 PSI | PLACA T1 PISO 2 EJE 15 AL 13 ENTRE AYJ | 2026-01-09 | 2/6/2026 12:00:00 AM | 28 | 21 | 26.8 | 127 | PLACA | 25 | 3 | 127.619
B-19322 VIALE 26 | 177.8 | 3000 PSI | PLACA T1 PISO 2 EJE 15 AL 13 ENTRE AYJ | 2026-01-09 | 2/6/2026 12:00:00 AM | 28 | 21 | 25.8 | 123 | PLACA | 25 | 3 | 122.857
B-19322 VIALE 26 | 177.8 | 3000 PSI | PLACA T1 PISO 2 EJE 15 AL 13 ENTRE AYJ | 2026-01-09 | 2/6/2026 12:00:00 AM | 28 | 21 | 22.4 | 107 | PLACA | 25 | 3 | 106.667
B-19322 VIALE 26 | 203.2 | 3000 PSI | PLACA T2 PISO 04 EJE 01 AL 04 ENTRE A YJ | 2026-01-09 | 2/6/2026 12:00:00 AM | 28 | 21 | 22.8 | 108 | PLACA | 22.667 | 3 | 108.571
B-19322 VIALE 26 | 203.2 | 3000 PSI | PLACA T2 PISO 04 EJE 01 AL 04 ENTRE A YJ | 2026-01-09 | 2/6/2026 12:00:00 AM | 28 | 21 | 22.4 | 107 | PLACA | 22.667 | 3 | 106.667
B-19322 VIALE 26 | 203.2 | 3000 PSI | PLACA T2 PISO 04 EJE 01 AL 04 ENTRE A YJ | 2026-01-09 | 2/6/2026 12:00:00 AM | 28 | 21 | 22.8 | 108 | PLACA | 22.667 | 3 | 108.571
B-19322 VIALE 26 | 177.8 | 3000 PSI | PLACA T1 PISO 2 EJE 12 AL 10 ENTRE AYJ | 2026-01-13 | 2/10/2026 12:00:00 AM | 28 | 21 | 23.1 | 110 | PLACA | 23.6 | 3 | 110
B-19322 VIALE 26 | 177.8 | 3000 PSI | PLACA T1 PISO 2 EJE 12 AL 10 ENTRE AYJ | 2026-01-13 | 2/10/2026 12:00:00 AM | 28 | 21 | 23.7 | 113 | PLACA | 23.6 | 3 | 112.857
B-19322 VIALE 26 | 177.8 | 3000 PSI | PLACA T1 PISO 2 EJE 12 AL 10 ENTRE AYJ | 2026-01-13 | 2/10/2026 12:00:00 AM | 28 | 21 | 24 | 114 | PLACA | 23.6 | 3 | 114.286
B-19322 VIALE 26 | 190.5 | 3000 PSI | PLACA T2 PISO 5 EJE 15 AL 12 ENTRE AYJ | 2026-01-14 | 2/11/2026 12:00:00 AM | 28 | 21 | 26.4 | 126 | PLACA | 26.5 | 3 | 125.714
B-19322 VIALE 26 | 190.5 | 3000 PSI | PLACA T2 PISO 5 EJE 15 AL 12 ENTRE AYJ | 2026-01-14 | 2/11/2026 12:00:00 AM | 28 | 21 | 27 | 128 | PLACA | 26.5 | 3 | 128.571
B-19322 VIALE 26 | 190.5 | 3000 PSI | PLACA T2 PISO 5 EJE 15 AL 12 ENTRE AYJ | 2026-01-14 | 2/11/2026 12:00:00 AM | 28 | 21 | 26.1 | 124 | PLACA | 26.5 | 3 | 124.286
B-19322 VIALE 26 | 177.8 | 3.000 PSI | PLACA T2 PISOS EJE 10 Y 12 ENTRE AYJ | 2026-01-15 | 2/12/2026 12:00:00 AM | 28 | 21 | 24.7 | 117 | PLACA | 24.8 | 3 | 117.619
B-19322 VIALE 26 | 177.8 | 3.000 PSI | PLACA T2 PISOS EJE 10 Y 12 ENTRE AYJ | 2026-01-15 | 2/12/2026 12:00:00 AM | 28 | 21 | 25.2 | 120 | PLACA | 24.8 | 3 | 120
B-19322 VIALE 26 | 177.8 | 3.000 PSI | PLACA T2 PISOS EJE 10 Y 12 ENTRE AYJ | 2026-01-15 | 2/12/2026 12:00:00 AM | 28 | 21 | 24.5 | 116 | PLACA | 24.8 | 3 | 116.667
B-19322 VIALE 26 | 177.8 | 3000 PSI | PLACA T1 PISO 2 EJE 08 Y 10 AYJ | 2026-01-15 | 2/12/2026 12:00:00 AM | 28 | 21 | 27.2 | 130 | PLACA | 26.967 | 3 | 129.524
B-19322 VIALE 26 | 177.8 | 3000 PSI | PLACA T1 PISO 2 EJE 08 Y 10 AYJ | 2026-01-15 | 2/12/2026 12:00:00 AM | 28 | 21 | 27.1 | 129 | PLACA | 26.967 | 3 | 129.048
B-19322 VIALE 26 | 177.8 | 3000 PSI | PLACA T1 PISO 2 EJE 08 Y 10 AYJ | 2026-01-15 | 2/12/2026 12:00:00 AM | 28 | 21 | 26.6 | 127 | PLACA | 26.967 | 3 | 126.667
B-19322 VIALE 26 | 177.8 | 3.000 PSI | PLACA T2 EJE 08 AL 10 DEL AalJ PISO 5 | 2026-01-16 | 2/13/2026 12:00:00 AM | 28 | 21 | 28.2 | 134 | PLACA | 26.733 | 3 | 134.286
B-19322 VIALE 26 | 177.8 | 3.000 PSI | PLACA T2 EJE 08 AL 10 DEL AalJ PISO 5 | 2026-01-16 | 2/13/2026 12:00:00 AM | 28 | 21 | 25.7 | 122 | PLACA | 26.733 | 3 | 122.381
B-19322 VIALE 26 | 177.8 | 3.000 PSI | PLACA T2 EJE 08 AL 10 DEL AalJ PISO 5 | 2026-01-16 | 2/13/2026 12:00:00 AM | 28 | 21 | 26.3 | 125 | PLACA | 26.733 | 3 | 125.238
B-19322 VIALE 26 | 177.8 | 3000 PSI | PLACA T1 PISO 2 EJE 08 AL 04 ENTRE JYG | 2026-01-17 | 2/14/2026 12:00:00 AM | 28 | 21 | 23.9 | 114 | PLACA | 22.733 | 3 | 113.81
B-19322 VIALE 26 | 177.8 | 3000 PSI | PLACA T1 PISO 2 EJE 08 AL 04 ENTRE JYG | 2026-01-17 | 2/14/2026 12:00:00 AM | 28 | 21 | 21.7 | 103 | PLACA | 22.733 | 3 | 103.333
B-19322 VIALE 26 | 177.8 | 3000 PSI | PLACA T1 PISO 2 EJE 08 AL 04 ENTRE JYG | 2026-01-17 | 2/14/2026 12:00:00 AM | 28 | 21 | 22.6 | 108 | PLACA | 22.733 | 3 | 107.619
B-19322 VIALE 26 | 177.8 | 3000 PSI | PLACA T2 PISO 5 EJE 06 AL 08 ENTRE AYJ | 2026-01-17 | 2/14/2026 12:00:00 AM | 28 | 21 | 22 | 104 | PLACA | 21 | 3 | 104.762
B-19322 VIALE 26 | 177.8 | 3000 PSI | PLACA T2 PISO 5 EJE 06 AL 08 ENTRE AYJ | 2026-01-17 | 2/14/2026 12:00:00 AM | 28 | 21 | 21.3 | 101 | PLACA | 21 | 3 | 101.429
B-19322 VIALE 26 | 177.8 | 3000 PSI | PLACA T2 PISO 5 EJE 06 AL 08 ENTRE AYJ | 2026-01-17 | 2/14/2026 12:00:00 AM | 28 | 21 | 19.7 | 94 | PLACA | 21 | 3 | 93.81
B-19322 VIALE 26 | 177.8 | 3000 PSI | PLACA T1 PISO 2 EJE 01 AL 04 ENTRE AYJ | 2026-01-20 | 2/17/2026 12:00:00 AM | 28 | 21 | 22.8 | 108 | PLACA | 21.533 | 3 | 108.571
B-19322 VIALE 26 | 177.8 | 3000 PSI | PLACA T1 PISO 2 EJE 01 AL 04 ENTRE AYJ | 2026-01-20 | 2/17/2026 12:00:00 AM | 28 | 21 | 21.7 | 103 | PLACA | 21.533 | 3 | 103.333
B-19322 VIALE 26 | 177.8 | 3000 PSI | PLACA T1 PISO 2 EJE 01 AL 04 ENTRE AYJ | 2026-01-20 | 2/17/2026 12:00:00 AM | 28 | 21 | 20.1 | 96 | PLACA | 21.533 | 3 | 95.714
B-19322 VIALE 26 | 184.15 | 3000 PSI | PLACA T2 PISO 5 EJE 04 AL 06 ENTRE AyJ | 2026-01-19 | 2/16/2026 12:00:00 AM | 28 | 21 | 25.4 | 121 | PLACA | 26.933 | 3 | 120.952
B-19322 VIALE 26 | 184.15 | 3000 PSI | PLACA T2 PISO 5 EJE 04 AL 06 ENTRE AyJ | 2026-01-19 | 2/16/2026 12:00:00 AM | 28 | 21 | 27.6 | 131 | PLACA | 26.933 | 3 | 131.429
B-19322 VIALE 26 | 184.15 | 3000 PSI | PLACA T2 PISO 5 EJE 04 AL 06 ENTRE AyJ | 2026-01-19 | 2/16/2026 12:00:00 AM | 28 | 21 | 27.8 | 132 | PLACA | 26.933 | 3 | 132.381
B-19322 VIALE 26 | 177.8 | 3000 PSI | PLACA T2 PISO 05 EJE 01 AL 04 ENTRE AyJ | 2026-01-20 | 2/18/2026 12:00:00 AM | 28 | 21 | 26.8 | 128 | PLACA | 27.533 | 3 | 127.619
B-19322 VIALE 26 | 177.8 | 3000 PSI | PLACA T2 PISO 05 EJE 01 AL 04 ENTRE AyJ | 2026-01-20 | 2/18/2026 12:00:00 AM | 28 | 21 | 27.5 | 131 | PLACA | 27.533 | 3 | 130.952
B-19322 VIALE 26 | 177.8 | 3000 PSI | PLACA T2 PISO 05 EJE 01 AL 04 ENTRE AyJ | 2026-01-20 | 2/18/2026 12:00:00 AM | 28 | 21 | 28.3 | 135 | PLACA | 27.533 | 3 | 134.762
B-19322 VIALE 26 | 190.5 | 3.000 PSI | PLACA T2 PISO 6 EJE 15 al 12 ENTRE AyJ | 2026-01-23 | 2/20/2026 12:00:00 AM | 28 | 21 | 25.7 | 122 | PLACA | 26.067 | 3 | 122.381
B-19322 VIALE 26 | 190.5 | 3.000 PSI | PLACA T2 PISO 6 EJE 15 al 12 ENTRE AyJ | 2026-01-23 | 2/20/2026 12:00:00 AM | 28 | 21 | 27.1 | 129 | PLACA | 26.067 | 3 | 129.048
B-19322 VIALE 26 | 190.5 | 3.000 PSI | PLACA T2 PISO 6 EJE 15 al 12 ENTRE AyJ | 2026-01-23 | 2/20/2026 12:00:00 AM | 28 | 21 | 25.4 | 121 | PLACA | 26.067 | 3 | 120.952
B-19322 VIALE 26 | 184.15 | 3000 PSI | PLCA T2 PISO 6 EJE 10 AL 12 ENTRE AYJ | 2026-01-24 | 2/21/2026 12:00:00 AM | 28 | 21 | 22.1 | 105 |  | 20.633 | 3 | 105.238
B-19322 VIALE 26 | 184.15 | 3000 PSI | PLCA T2 PISO 6 EJE 10 AL 12 ENTRE AYJ | 2026-01-24 | 2/21/2026 12:00:00 AM | 28 | 21 | 21.4 | 102 |  | 20.633 | 3 | 101.905
B-19322 VIALE 26 | 184.15 | 3000 PSI | PLCA T2 PISO 6 EJE 10 AL 12 ENTRE AYJ | 2026-01-24 | 2/21/2026 12:00:00 AM | 28 | 21 | 18.4 | 87 |  | 20.633 | 3 | 87.619
B-19322 VIALE 26 | 152.4 | 3000 PSI | ESCALERA T2 TRAMO DEL 2 AL 3 | 2026-01-26 | 2/23/2026 12:00:00 AM | 28 | 21 | 25.8 | 123 |  | 24.667 | 3 | 122.857
B-19322 VIALE 26 | 152.4 | 3000 PSI | ESCALERA T2 TRAMO DEL 2 AL 3 | 2026-01-26 | 2/23/2026 12:00:00 AM | 28 | 21 | 23.5 | 112 |  | 24.667 | 3 | 111.905
B-19322 VIALE 26 | 152.4 | 3000 PSI | ESCALERA T2 TRAMO DEL 2 AL 3 | 2026-01-26 | 2/23/2026 12:00:00 AM | 28 | 21 | 24.7 | 117 |  | 24.667 | 3 | 117.619
B-19322 VIALE 26 | 154.2 | 3000 PSI | PLACA T2 PISO 6 EJE 08 AL 10 ENTRE AYJ | 2026-01-26 | 2/23/2026 12:00:00 AM | 28 | 21 | 22.3 | 106 | PLACA | 22.767 | 3 | 106.19
B-19322 VIALE 26 | 154.2 | 3000 PSI | PLACA T2 PISO 6 EJE 08 AL 10 ENTRE AYJ | 2026-01-26 | 2/23/2026 12:00:00 AM | 28 | 21 | 24.9 | 118 | PLACA | 22.767 | 3 | 118.571
B-19322 VIALE 26 | 154.2 | 3000 PSI | PLACA T2 PISO 6 EJE 08 AL 10 ENTRE AYJ | 2026-01-26 | 2/23/2026 12:00:00 AM | 28 | 21 | 21.1 | 100 | PLACA | 22.767 | 3 | 100.476
B-19322 VIALE 26 | 158.75 | 3000 PSI | DADO CIMENTACION PILOTE 32 | 2026-01-26 | 2/23/2026 12:00:00 AM | 28 | 21 | 21.5 | 102 |  | 21.2 | 3 | 102.381
B-19322 VIALE 26 | 158.75 | 3000 PSI | DADO CIMENTACION PILOTE 32 | 2026-01-26 | 2/23/2026 12:00:00 AM | 28 | 21 | 21.2 | 101 |  | 21.2 | 3 | 100.952
B-19322 VIALE 26 | 158.75 | 3000 PSI | DADO CIMENTACION PILOTE 32 | 2026-01-26 | 2/23/2026 12:00:00 AM | 28 | 21 | 20.9 | 99 |  | 21.2 | 3 | 99.524
B-19322 VIALE 26 | 165.1 | 3000 PSI | PLACA T1 PISO 2 EJE 15 AL 12 ENTRE AYJ | 2026-01-27 | 2/24/2026 12:00:00 AM | 28 | 21 | 25.7 | 122 | PLACA | 24.967 | 3 | 122.381
B-19322 VIALE 26 | 165.1 | 3000 PSI | PLACA T1 PISO 2 EJE 15 AL 12 ENTRE AYJ | 2026-01-27 | 2/24/2026 12:00:00 AM | 28 | 21 | 25 | 119 | PLACA | 24.967 | 3 | 119.048
B-19322 VIALE 26 | 165.1 | 3000 PSI | PLACA T1 PISO 2 EJE 15 AL 12 ENTRE AYJ | 2026-01-27 | 2/24/2026 12:00:00 AM | 28 | 21 | 24.2 | 115 | PLACA | 24.967 | 3 | 115.238
B-19322 VIALE 26 | 228.6 | 3000 PSI | MUROS T2 PISO 6 EJE 12 AL 15 ENTRE JYF M=17,28,18,32,29 | 2026-01-27 | 2/24/2026 12:00:00 AM | 28 | 21 | 21.4 | 102 | MURO | 21 | 3 | 101.905
B-19322 VIALE 26 | 228.6 | 3000 PSI | MUROS T2 PISO 6 EJE 12 AL 15 ENTRE JYF M=17,28,18,32,29 | 2026-01-27 | 2/24/2026 12:00:00 AM | 28 | 21 | 21.7 | 103 | MURO | 21 | 3 | 103.333
B-19322 VIALE 26 | 228.6 | 3000 PSI | MUROS T2 PISO 6 EJE 12 AL 15 ENTRE JYF M=17,28,18,32,29 | 2026-01-27 | 2/24/2026 12:00:00 AM | 28 | 21 | 19.9 | 95 | MURO | 21 | 3 | 94.762
B-19322 VIALE 26 | 165.1 | 3000 PSI | PLACA T2 PISO 6 EJE 04 AL 08 ENTRE AYJ | 2026-01-28 | 2/25/2026 12:00:00 AM | 28 | 21 | 27.6 | 132 | PLACA | 26.467 | 3 | 131.429
B-19322 VIALE 26 | 165.1 | 3000 PSI | PLACA T2 PISO 6 EJE 04 AL 08 ENTRE AYJ | 2026-01-28 | 2/25/2026 12:00:00 AM | 28 | 21 | 25.9 | 124 | PLACA | 26.467 | 3 | 123.333
B-19322 VIALE 26 | 165.1 | 3000 PSI | PLACA T2 PISO 6 EJE 04 AL 08 ENTRE AYJ | 2026-01-28 | 2/25/2026 12:00:00 AM | 28 | 21 | 25.9 | 123 | PLACA | 26.467 | 3 | 123.333
B-19322 VIALE 26 | 152.4 | 3000 PSI | PLACA T1 PISO 2 EJE 09 AL 10 ENTRE AYJ | 2026-01-28 | 2/25/2026 12:00:00 AM | 28 | 21 | 27.4 | 130 | PLACA | 25.633 | 3 | 130.476
B-19322 VIALE 26 | 152.4 | 3000 PSI | PLACA T1 PISO 2 EJE 09 AL 10 ENTRE AYJ | 2026-01-28 | 2/25/2026 12:00:00 AM | 28 | 21 | 25.8 | 123 | PLACA | 25.633 | 3 | 122.857
B-19322 VIALE 26 | 152.4 | 3000 PSI | PLACA T1 PISO 2 EJE 09 AL 10 ENTRE AYJ | 2026-01-28 | 2/25/2026 12:00:00 AM | 28 | 21 | 23.7 | 113 | PLACA | 25.633 | 3 | 112.857
B-19322 VIALE 26 | 203.2 | 3000 PSI | MUROS T2 PISO 6 EJE 11 AL 15 ENTRE AYD M=29,10,32 | 2026-01-28 | 2/25/2026 12:00:00 AM | 28 | 21 | 22.5 | 107 | MURO | 23.5 | 3 | 107.143
B-19322 VIALE 26 | 203.2 | 3000 PSI | MUROS T2 PISO 6 EJE 11 AL 15 ENTRE AYD M=29,10,32 | 2026-01-28 | 2/25/2026 12:00:00 AM | 28 | 21 | 22.9 | 109 | MURO | 23.5 | 3 | 109.048
B-19322 VIALE 26 | 203.2 | 3000 PSI | MUROS T2 PISO 6 EJE 11 AL 15 ENTRE AYD M=29,10,32 | 2026-01-28 | 2/25/2026 12:00:00 AM | 28 | 21 | 25.1 | 120 | MURO | 23.5 | 3 | 119.524
B-19322 VIALE 26 | 152.4 | 3000 PSI | PLCA T1 PISO 2 EJE 07 AL 09 ENTRE AYJ | 2026-01-29 | 2/26/2026 12:00:00 AM | 28 | 21 | 26.9 | 128 |  | 26.033 | 3 | 128.095
B-19322 VIALE 26 | 152.4 | 3000 PSI | PLCA T1 PISO 2 EJE 07 AL 09 ENTRE AYJ | 2026-01-29 | 2/26/2026 12:00:00 AM | 28 | 21 | 26 | 124 |  | 26.033 | 3 | 123.81
B-19322 VIALE 26 | 152.4 | 3000 PSI | PLCA T1 PISO 2 EJE 07 AL 09 ENTRE AYJ | 2026-01-29 | 2/26/2026 12:00:00 AM | 28 | 21 | 25.2 | 120 |  | 26.033 | 3 | 120
B-19322 VIALE 26 | 165.1 | 3000 PSI | PLACA T2 PISO 6 EJE 01 AL 04 ENTRE AYJ | 2026-01-29 | 2/26/2026 12:00:00 AM | 28 | 21 | 26.5 | 126 | PLACA | 26.2 | 3 | 126.19
B-19322 VIALE 26 | 165.1 | 3000 PSI | PLACA T2 PISO 6 EJE 01 AL 04 ENTRE AYJ | 2026-01-29 | 2/26/2026 12:00:00 AM | 28 | 21 | 27.1 | 129 | PLACA | 26.2 | 3 | 129.048
B-19322 VIALE 26 | 165.1 | 3000 PSI | PLACA T2 PISO 6 EJE 01 AL 04 ENTRE AYJ | 2026-01-29 | 2/26/2026 12:00:00 AM | 28 | 21 | 25 | 119 | PLACA | 26.2 | 3 | 119.048
B-19322 VIALE 26 | 158.75 | 3.000 PSI | PLACA PISO 7 EJE 12 AL 15 ENTRE AyJ | 2026-01-31 | 2/28/2026 12:00:00 AM | 28 | 21 | 24.4 | 116 | PLACA | 24.9 | 3 | 116.19
B-19322 VIALE 26 | 158.75 | 3.000 PSI | PLACA PISO 7 EJE 12 AL 15 ENTRE AyJ | 2026-01-31 | 2/28/2026 12:00:00 AM | 28 | 21 | 23.4 | 111 | PLACA | 24.9 | 3 | 111.429
B-19322 VIALE 26 | 158.75 | 3.000 PSI | PLACA PISO 7 EJE 12 AL 15 ENTRE AyJ | 2026-01-31 | 2/28/2026 12:00:00 AM | 28 | 21 | 26.9 | 128 | PLACA | 24.9 | 3 | 128.095
B-19322 VIALE 26 | 203.2 | 3000 PSI | MUROS T2 PISO 6 EJES 12 AL 08 ENTRE AYJ M=32,29,09 | 2026-01-30 | 2/27/2026 12:00:00 AM | 28 | 21 | 26.6 | 126 | MURO | 25.2 | 3 | 126.667
B-19322 VIALE 26 | 203.2 | 3000 PSI | MUROS T2 PISO 6 EJES 12 AL 08 ENTRE AYJ M=32,29,09 | 2026-01-30 | 2/27/2026 12:00:00 AM | 28 | 21 | 24.9 | 119 | MURO | 25.2 | 3 | 118.571
B-19322 VIALE 26 | 203.2 | 3000 PSI | MUROS T2 PISO 6 EJES 12 AL 08 ENTRE AYJ M=32,29,09 | 2026-01-30 | 2/27/2026 12:00:00 AM | 28 | 21 | 24.1 | 115 | MURO | 25.2 | 3 | 114.762
B-19322 VIALE 26 | 165.1 | 3.000 PSI | PLACA PISO 2 EJE 05 AL 07 ENTRE A y D | 2026-01-31 | 2/28/2026 12:00:00 AM | 28 | 21 | 26.9 | 128 | PLACA | 28.033 | 3 | 128.095
B-19322 VIALE 26 | 165.1 | 3.000 PSI | PLACA PISO 2 EJE 05 AL 07 ENTRE A y D | 2026-01-31 | 2/28/2026 12:00:00 AM | 28 | 21 | 30 | 143 | PLACA | 28.033 | 3 | 142.857
B-19322 VIALE 26 | 165.1 | 3.000 PSI | PLACA PISO 2 EJE 05 AL 07 ENTRE A y D | 2026-01-31 | 2/28/2026 12:00:00 AM | 28 | 21 | 27.2 | 129 | PLACA | 28.033 | 3 | 129.524
B-19322 VIALE 26 | 152.4 | 3000 PSI | ESCALERA T2 TRAMO 03 AL 04 | 2026-02-02 | 3/2/2026 12:00:00 AM | 28 | 21 | 24.9 | 119 |  | 24.967 | 3 | 118.571
B-19322 VIALE 26 | 152.4 | 3000 PSI | ESCALERA T2 TRAMO 03 AL 04 | 2026-02-02 | 3/2/2026 12:00:00 AM | 28 | 21 | 24.9 | 118 |  | 24.967 | 3 | 118.571
B-19322 VIALE 26 | 152.4 | 3000 PSI | ESCALERA T2 TRAMO 03 AL 04 | 2026-02-02 | 3/2/2026 12:00:00 AM | 28 | 21 | 25.1 | 119 |  | 24.967 | 3 | 119.524
B-19322 VIALE 26 | 158.75 | 3000 PSI | PLACA TORRE 2 EJES DEL 10 AL 12 ENTRE AYD PISO 7 | 2026-02-02 | 3/2/2026 12:00:00 AM | 28 | 21 | 30 | 143 | PLACA | 28.267 | 3 | 142.857
B-19322 VIALE 26 | 158.75 | 3000 PSI | PLACA TORRE 2 EJES DEL 10 AL 12 ENTRE AYD PISO 7 | 2026-02-02 | 3/2/2026 12:00:00 AM | 28 | 21 | 27 | 129 | PLACA | 28.267 | 3 | 128.571
B-19322 VIALE 26 | 158.75 | 3000 PSI | PLACA TORRE 2 EJES DEL 10 AL 12 ENTRE AYD PISO 7 | 2026-02-02 | 3/2/2026 12:00:00 AM | 28 | 21 | 27.8 | 132 | PLACA | 28.267 | 3 | 132.381
B-19322 VIALE 26 | 165.1 | 3000 PSI | PLACA T1 ´PISO 2 EJES 03 AL 06 ENTRE AYG | 2026-02-02 | 3/2/2026 12:00:00 AM | 28 | 21 | 28.2 | 134 | PLACA | 28.867 | 3 | 134.286
B-19322 VIALE 26 | 165.1 | 3000 PSI | PLACA T1 ´PISO 2 EJES 03 AL 06 ENTRE AYG | 2026-02-02 | 3/2/2026 12:00:00 AM | 28 | 21 | 28.9 | 138 | PLACA | 28.867 | 3 | 137.619
B-19322 VIALE 26 | 165.1 | 3000 PSI | PLACA T1 ´PISO 2 EJES 03 AL 06 ENTRE AYG | 2026-02-02 | 3/2/2026 12:00:00 AM | 28 | 21 | 29.5 | 140 | PLACA | 28.867 | 3 | 140.476
B-19322 VIALE 26 | 228.6 | 3000 PSI | MUROS T2 PISO 6 EJE 07 Y 08 ENTRE AYJ M=32,29,09 | 2026-02-02 | 3/2/2026 12:00:00 AM | 28 | 21 | 23.7 | 113 | MURO | 22.8 | 3 | 112.857
B-19322 VIALE 26 | 228.6 | 3000 PSI | MUROS T2 PISO 6 EJE 07 Y 08 ENTRE AYJ M=32,29,09 | 2026-02-02 | 3/2/2026 12:00:00 AM | 28 | 21 | 22.6 | 108 | MURO | 22.8 | 3 | 107.619
B-19322 VIALE 26 | 228.6 | 3000 PSI | MUROS T2 PISO 6 EJE 07 Y 08 ENTRE AYJ M=32,29,09 | 2026-02-02 | 3/2/2026 12:00:00 AM | 28 | 21 | 22.1 | 105 | MURO | 22.8 | 3 | 105.238
B-19322 VIALE 26 | 152.4 | 3000 PSI | PLACA T2 PISO 7 EJE 08 AL 10 ENTRE AYJ | 2026-02-03 | 3/3/2026 12:00:00 AM | 28 | 21 | 23.4 | 112 | PLACA | 23.767 | 3 | 111.429
B-19322 VIALE 26 | 152.4 | 3000 PSI | PLACA T2 PISO 7 EJE 08 AL 10 ENTRE AYJ | 2026-02-03 | 3/3/2026 12:00:00 AM | 28 | 21 | 24.8 | 118 | PLACA | 23.767 | 3 | 118.095
B-19322 VIALE 26 | 152.4 | 3000 PSI | PLACA T2 PISO 7 EJE 08 AL 10 ENTRE AYJ | 2026-02-03 | 3/3/2026 12:00:00 AM | 28 | 21 | 23.1 | 110 | PLACA | 23.767 | 3 | 110
B-19322 VIALE 26 | 228.6 | 3000 PSI | MUROS T2 PISO 6 ENTRE AYJ M=31,02,04 | 2026-02-03 | 3/3/2026 12:00:00 AM | 28 | 21 | 24.6 | 117 | MURO | 25 | 3 | 117.143
B-19322 VIALE 26 | 228.6 | 3000 PSI | MUROS T2 PISO 6 ENTRE AYJ M=31,02,04 | 2026-02-03 | 3/3/2026 12:00:00 AM | 28 | 21 | 25 | 119 | MURO | 25 | 3 | 119.048
B-19322 VIALE 26 | 228.6 | 3000 PSI | MUROS T2 PISO 6 ENTRE AYJ M=31,02,04 | 2026-02-03 | 3/3/2026 12:00:00 AM | 28 | 21 | 25.4 | 121 | MURO | 25 | 3 | 120.952
B-19322 VIALE 26 | 152.4 | 3000 PSI | PLACA T1 PISO 3 EJE 09 al 06 ENTRE GyJ | 2026-02-04 | 3/4/2026 12:00:00 AM | 28 | 21 | 29.5 | 140 | PLACA | 28.567 | 3 | 140.476
B-19322 VIALE 26 | 152.4 | 3000 PSI | PLACA T1 PISO 3 EJE 09 al 06 ENTRE GyJ | 2026-02-04 | 3/4/2026 12:00:00 AM | 28 | 21 | 28.1 | 134 | PLACA | 28.567 | 3 | 133.81
B-19322 VIALE 26 | 152.4 | 3000 PSI | PLACA T1 PISO 3 EJE 09 al 06 ENTRE GyJ | 2026-02-04 | 3/4/2026 12:00:00 AM | 28 | 21 | 28.1 | 134 | PLACA | 28.567 | 3 | 133.81
B-19322 VIALE 26 | 158.75 | 3.000 PSI | PLACA T2 PISO 7 EJES 06 AL 08 ENTRE AyJ | 2026-02-04 | 3/4/2026 12:00:00 AM | 28 | 21 | 28.2 | 134 | PLACA | 29.467 | 3 | 134.286
B-19322 VIALE 26 | 158.75 | 3.000 PSI | PLACA T2 PISO 7 EJES 06 AL 08 ENTRE AyJ | 2026-02-04 | 3/4/2026 12:00:00 AM | 28 | 21 | 29.6 | 141 | PLACA | 29.467 | 3 | 140.952
B-19322 VIALE 26 | 158.75 | 3.000 PSI | PLACA T2 PISO 7 EJES 06 AL 08 ENTRE AyJ | 2026-02-04 | 3/4/2026 12:00:00 AM | 28 | 21 | 30.6 | 146 | PLACA | 29.467 | 3 | 145.714
B-19322 VIALE 26 | 228.6 | 3000 PSI | MUROS T2 PISO 6 EJES 01 AL 02 ENTRE AyJ M=24,25,26,20,21,22,23 | 2026-02-04 | 3/4/2026 12:00:00 AM | 28 | 21 | 27.2 | 130 | MURO | 27 | 3 | 129.524
B-19322 VIALE 26 | 228.6 | 3000 PSI | MUROS T2 PISO 6 EJES 01 AL 02 ENTRE AyJ M=24,25,26,20,21,22,23 | 2026-02-04 | 3/4/2026 12:00:00 AM | 28 | 21 | 26.7 | 127 | MURO | 27 | 3 | 127.143
B-19322 VIALE 26 | 228.6 | 3000 PSI | MUROS T2 PISO 6 EJES 01 AL 02 ENTRE AyJ M=24,25,26,20,21,22,23 | 2026-02-04 | 3/4/2026 12:00:00 AM | 28 | 21 | 27.1 | 129 | MURO | 27 | 3 | 129.048
B-19322 VIALE 26 | 177.8 | 3.000 PSI | MUROS T2 PISO 7 EJE 01 AL 03 ENTRE AyJ | 2026-02-06 | 3/6/2026 12:00:00 AM | 28 | 21 | 23.3 | 111 | MURO | 22.967 | 3 | 110.952
B-19322 VIALE 26 | 177.8 | 3.000 PSI | MUROS T2 PISO 7 EJE 01 AL 03 ENTRE AyJ | 2026-02-06 | 3/6/2026 12:00:00 AM | 28 | 21 | 22.9 | 109 | MURO | 22.967 | 3 | 109.048
B-19322 VIALE 26 | 177.8 | 3.000 PSI | MUROS T2 PISO 7 EJE 01 AL 03 ENTRE AyJ | 2026-02-06 | 3/6/2026 12:00:00 AM | 28 | 21 | 22.7 | 108 | MURO | 22.967 | 3 | 108.095
B-19322 VIALE 26 | 203.2 | 3.000 PSI | MUROS T2 PISO 7 EJES 14,15,12 RNTRE JyG M= 01,27,16,2,31,14 | 2026-02-06 | 3/6/2026 12:00:00 AM | 28 | 21 | 28.3 | 134 | MURO | 27.4 | 3 | 134.762
B-19322 VIALE 26 | 203.2 | 3.000 PSI | MUROS T2 PISO 7 EJES 14,15,12 RNTRE JyG M= 01,27,16,2,31,14 | 2026-02-06 | 3/6/2026 12:00:00 AM | 28 | 21 | 26.3 | 125 | MURO | 27.4 | 3 | 125.238
B-19322 VIALE 26 | 203.2 | 3.000 PSI | MUROS T2 PISO 7 EJES 14,15,12 RNTRE JyG M= 01,27,16,2,31,14 | 2026-02-06 | 3/6/2026 12:00:00 AM | 28 | 21 | 27.6 | 131 | MURO | 27.4 | 3 | 131.429
B-19322 VIALE 26 | 152.4 | 3.000 PSI | PLACA T1 PISO 2 EJES DEL 03 AL 06 ENTRE AyG | 2026-02-06 | 3/6/2026 12:00:00 AM | 28 | 21 | 28.6 | 136 | PLACA | 28.233 | 3 | 136.19
B-19322 VIALE 26 | 152.4 | 3.000 PSI | PLACA T1 PISO 2 EJES DEL 03 AL 06 ENTRE AyG | 2026-02-06 | 3/6/2026 12:00:00 AM | 28 | 21 | 27.9 | 133 | PLACA | 28.233 | 3 | 132.857
B-19322 VIALE 26 | 152.4 | 3.000 PSI | PLACA T1 PISO 2 EJES DEL 03 AL 06 ENTRE AyG | 2026-02-06 | 3/6/2026 12:00:00 AM | 28 | 21 | 28.2 | 134 | PLACA | 28.233 | 3 | 134.286
B-19322 VIALE 26 | 152.4 | 3000 PSI | PLACA T1 PISO 2 EJES 06 AL 09 ENTRE GYA | 2026-02-05 | 3/5/2026 12:00:00 AM | 28 | 21 | 22.1 | 105 | PLACA | 24 | 3 | 105.238
B-19322 VIALE 26 | 152.4 | 3000 PSI | PLACA T1 PISO 2 EJES 06 AL 09 ENTRE GYA | 2026-02-05 | 3/5/2026 12:00:00 AM | 28 | 21 | 25.8 | 123 | PLACA | 24 | 3 | 122.857
B-19322 VIALE 26 | 152.4 | 3000 PSI | PLACA T1 PISO 2 EJES 06 AL 09 ENTRE GYA | 2026-02-05 | 3/5/2026 12:00:00 AM | 28 | 21 | 24.1 | 115 | PLACA | 24 | 3 | 114.762
B-19322 VIALE 26 | 158.75 | 3.000 PSI | PLACA T1 P2 EJES 01,03 ENTRE AyF EJES 01 Y 04 ENTRE JyF | 2026-02-07 | 3/7/2026 12:00:00 AM | 28 | 21 | 30.6 | 146 | PLACA | 29.3 | 3 | 145.714
B-19322 VIALE 26 | 158.75 | 3.000 PSI | PLACA T1 P2 EJES 01,03 ENTRE AyF EJES 01 Y 04 ENTRE JyF | 2026-02-07 | 3/7/2026 12:00:00 AM | 28 | 21 | 27.2 | 129 | PLACA | 29.3 | 3 | 129.524
B-19322 VIALE 26 | 158.75 | 3.000 PSI | PLACA T1 P2 EJES 01,03 ENTRE AyF EJES 01 Y 04 ENTRE JyF | 2026-02-07 | 3/7/2026 12:00:00 AM | 28 | 21 | 30.1 | 143 | PLACA | 29.3 | 3 | 143.333
B-19322 VIALE 26 | 209.55 | 3.000 PSI | MUROS T2 PISO 7 EJE 15 AL 12 ENTRE AyD M=38,39,40,41 | 2026-02-07 | 3/7/2026 12:00:00 AM | 28 | 21 | 27.2 | 129 | MURO | 26.233 | 3 | 129.524
B-19322 VIALE 26 | 209.55 | 3.000 PSI | MUROS T2 PISO 7 EJE 15 AL 12 ENTRE AyD M=38,39,40,41 | 2026-02-07 | 3/7/2026 12:00:00 AM | 28 | 21 | 26.4 | 126 | MURO | 26.233 | 3 | 125.714
B-19322 VIALE 26 | 209.55 | 3.000 PSI | MUROS T2 PISO 7 EJE 15 AL 12 ENTRE AyD M=38,39,40,41 | 2026-02-07 | 3/7/2026 12:00:00 AM | 28 | 21 | 25.1 | 119 | MURO | 26.233 | 3 | 119.524
B-19322 VIALE 26 | 196.85 | 3.000 PSI | MUROS T2 PISO 7 EJE 10 Y 09 ENTRE A yJ M=32,29,09 | 2026-02-09 | 3/9/2026 12:00:00 AM | 28 | 21 | 25.6 | 122 | MURO | 24.833 | 3 | 121.905
B-19322 VIALE 26 | 196.85 | 3.000 PSI | MUROS T2 PISO 7 EJE 10 Y 09 ENTRE A yJ M=32,29,09 | 2026-02-09 | 3/9/2026 12:00:00 AM | 28 | 21 | 24.4 | 116 | MURO | 24.833 | 3 | 116.19
B-19322 VIALE 26 | 196.85 | 3.000 PSI | MUROS T2 PISO 7 EJE 10 Y 09 ENTRE A yJ M=32,29,09 | 2026-02-09 | 3/9/2026 12:00:00 AM | 28 | 21 | 24.5 | 116 | MURO | 24.833 | 3 | 116.667
B-19322 VIALE 26 | 152.4 | 3000 PSI | PLACA T2 P8 EJE 10 AL 12 ENTREA AYJ | 2026-02-10 | 3/10/2026 12:00:00 AM | 28 | 21 | 27.5 | 131 | PLACA | 26.833 | 3 | 130.952
B-19322 VIALE 26 | 152.4 | 3000 PSI | PLACA T2 P8 EJE 10 AL 12 ENTREA AYJ | 2026-02-10 | 3/10/2026 12:00:00 AM | 28 | 21 | 26.4 | 126 | PLACA | 26.833 | 3 | 125.714
B-19322 VIALE 26 | 152.4 | 3000 PSI | PLACA T2 P8 EJE 10 AL 12 ENTREA AYJ | 2026-02-10 | 3/10/2026 12:00:00 AM | 28 | 21 | 26.6 | 127 | PLACA | 26.833 | 3 | 126.667
B-19322 VIALE 26 | 133.35 | 3000 PSI | ESCALERA T1 TRAMO DEL 01 AL 02 | 2026-02-10 | 3/10/2026 12:00:00 AM | 28 | 21 | 30.1 | 143 |  | 29.667 | 3 | 143.333
B-19322 VIALE 26 | 133.35 | 3000 PSI | ESCALERA T1 TRAMO DEL 01 AL 02 | 2026-02-10 | 3/10/2026 12:00:00 AM | 28 | 21 | 29 | 138 |  | 29.667 | 3 | 138.095
B-19322 VIALE 26 | 133.35 | 3000 PSI | ESCALERA T1 TRAMO DEL 01 AL 02 | 2026-02-10 | 3/10/2026 12:00:00 AM | 28 | 21 | 29.9 | 142 |  | 29.667 | 3 | 142.381
B-19322 VIALE 26 | 177.8 | 3000 PSI | PLACA T1 PISO 4 EJE 15 AL 12 ENTREA AYJ | 2026-02-10 | 3/10/2026 12:00:00 AM | 28 | 21 | 26.1 | 124 | PLACA | 26.567 | 3 | 124.286
B-19322 VIALE 26 | 177.8 | 3000 PSI | PLACA T1 PISO 4 EJE 15 AL 12 ENTREA AYJ | 2026-02-10 | 3/10/2026 12:00:00 AM | 28 | 21 | 26 | 124 | PLACA | 26.567 | 3 | 123.81
B-19322 VIALE 26 | 177.8 | 3000 PSI | PLACA T1 PISO 4 EJE 15 AL 12 ENTREA AYJ | 2026-02-10 | 3/10/2026 12:00:00 AM | 28 | 21 | 27.6 | 132 | PLACA | 26.567 | 3 | 131.429
B-19322 VIALE 26 | 203.2 | 3000 PSI | MUROS T2 P7 EJE 06 Y 07 ENTRE AYJ M=32,29,09 | 2026-02-10 | 3/10/2026 12:00:00 AM | 28 | 21 | 26.3 | 125 | MURO | 25.367 | 3 | 125.238
B-19322 VIALE 26 | 203.2 | 3000 PSI | MUROS T2 P7 EJE 06 Y 07 ENTRE AYJ M=32,29,09 | 2026-02-10 | 3/10/2026 12:00:00 AM | 28 | 21 | 25 | 119 | MURO | 25.367 | 3 | 119.048
B-19322 VIALE 26 | 203.2 | 3000 PSI | MUROS T2 P7 EJE 06 Y 07 ENTRE AYJ M=32,29,09 | 2026-02-10 | 3/10/2026 12:00:00 AM | 28 | 21 | 24.8 | 118 | MURO | 25.367 | 3 | 118.095
B-19322 VIALE 26 | 158.75 | 3000 PSI | PLACA T1 PISO 4 EJES 10 AL 12 ENTRE AYJ | 2026-02-11 | 3/11/2026 12:00:00 AM | 28 | 21 | 29.9 | 142 | PLACA | 29.433 | 3 | 142.381
B-19322 VIALE 26 | 158.75 | 3000 PSI | PLACA T1 PISO 4 EJES 10 AL 12 ENTRE AYJ | 2026-02-11 | 3/11/2026 12:00:00 AM | 28 | 21 | 27.9 | 133 | PLACA | 29.433 | 3 | 132.857
B-19322 VIALE 26 | 158.75 | 3000 PSI | PLACA T1 PISO 4 EJES 10 AL 12 ENTRE AYJ | 2026-02-11 | 3/11/2026 12:00:00 AM | 28 | 21 | 30.5 | 145 | PLACA | 29.433 | 3 | 145.238
B-19322 VIALE 26 | 152.4 | 3000 PSI | ESCALERA T2 TRAMO DEL 04 AL 05 | 2026-02-11 | 3/11/2026 12:00:00 AM | 28 | 21 | 26.1 | 124 |  | 25.867 | 3 | 124.286
B-19322 VIALE 26 | 152.4 | 3000 PSI | ESCALERA T2 TRAMO DEL 04 AL 05 | 2026-02-11 | 3/11/2026 12:00:00 AM | 28 | 21 | 25.7 | 122 |  | 25.867 | 3 | 122.381
B-19322 VIALE 26 | 152.4 | 3000 PSI | ESCALERA T2 TRAMO DEL 04 AL 05 | 2026-02-11 | 3/11/2026 12:00:00 AM | 28 | 21 | 25.8 | 123 |  | 25.867 | 3 | 122.857
B-19322 VIALE 26 | 165.1 | 3000 PSI | PLACA T2 PISO 8 EJES 07 AL 09 ENTRE AYJ | 2026-02-11 | 3/11/2026 12:00:00 AM | 28 | 21 | 22.1 | 105 | PLACA | 22.067 | 3 | 105.238
B-19322 VIALE 26 | 165.1 | 3000 PSI | PLACA T2 PISO 8 EJES 07 AL 09 ENTRE AYJ | 2026-02-11 | 3/11/2026 12:00:00 AM | 28 | 21 | 21.1 | 100 | PLACA | 22.067 | 3 | 100.476
B-19322 VIALE 26 | 165.1 | 3000 PSI | PLACA T2 PISO 8 EJES 07 AL 09 ENTRE AYJ | 2026-02-11 | 3/11/2026 12:00:00 AM | 28 | 21 | 23 | 110 | PLACA | 22.067 | 3 | 109.524
B-19322 VIALE 26 | 215.9 | 3000 PSI | MUROS T2 P7 EJE 04 AL 06 ENTRE AYJ M=32,29,09 | 2026-02-11 | 3/11/2026 12:00:00 AM | 28 | 21 | 24.1 | 115 | MURO | 23.033 | 3 | 114.762
B-19322 VIALE 26 | 215.9 | 3000 PSI | MUROS T2 P7 EJE 04 AL 06 ENTRE AYJ M=32,29,09 | 2026-02-11 | 3/11/2026 12:00:00 AM | 28 | 21 | 23 | 110 | MURO | 23.033 | 3 | 109.524
B-19322 VIALE 26 | 215.9 | 3000 PSI | MUROS T2 P7 EJE 04 AL 06 ENTRE AYJ M=32,29,09 | 2026-02-11 | 3/11/2026 12:00:00 AM | 28 | 21 | 22 | 105 | MURO | 23.033 | 3 | 104.762
B-19322 VIALE 26 | 152.4 | 3000 PSI | PLACA TORRE 2 PISO 8 EJES 07 AL 10 ENTRE AYJ | 2026-02-12 | 3/12/2026 12:00:00 AM | 28 | 21 | 24.9 | 119 | PLACA | 24.7 | 3 | 118.571
B-19322 VIALE 26 | 152.4 | 3000 PSI | PLACA TORRE 2 PISO 8 EJES 07 AL 10 ENTRE AYJ | 2026-02-12 | 3/12/2026 12:00:00 AM | 28 | 21 | 24.9 | 119 | PLACA | 24.7 | 3 | 118.571
B-19322 VIALE 26 | 152.4 | 3000 PSI | PLACA TORRE 2 PISO 8 EJES 07 AL 10 ENTRE AYJ | 2026-02-12 | 3/12/2026 12:00:00 AM | 28 | 21 | 24.3 | 116 | PLACA | 24.7 | 3 | 115.714
B-19322 VIALE 26 | 215.9 | 3000 PSI | MUROS T2 P7 EJES 03 AL 04 ENTRE AYJ M=16,27,01 | 2026-02-12 | 3/12/2026 12:00:00 AM | 28 | 21 | 17.6 | 84 | MURO | 17.433 | 3 | 83.81
B-19322 VIALE 26 | 215.9 | 3000 PSI | MUROS T2 P7 EJES 03 AL 04 ENTRE AYJ M=16,27,01 | 2026-02-12 | 3/12/2026 12:00:00 AM | 28 | 21 | 17.4 | 83 | MURO | 17.433 | 3 | 82.857
B-19322 VIALE 26 | 215.9 | 3000 PSI | MUROS T2 P7 EJES 03 AL 04 ENTRE AYJ M=16,27,01 | 2026-02-12 | 3/12/2026 12:00:00 AM | 28 | 21 | 17.3 | 82 | MURO | 17.433 | 3 | 82.381
B-19322 VIALE 26 | 139.7 | 3000 PSI | PLACA T1 P4 EJES 08 AL 10 ENTRE AYJ | 2026-02-12 | 3/12/2026 12:00:00 AM | 28 | 21 | 22.9 | 109 | PLACA | 23.8 | 3 | 109.048
B-19322 VIALE 26 | 139.7 | 3000 PSI | PLACA T1 P4 EJES 08 AL 10 ENTRE AYJ | 2026-02-12 | 3/12/2026 12:00:00 AM | 28 | 21 | 24.7 | 118 | PLACA | 23.8 | 3 | 117.619
B-19322 VIALE 26 | 139.7 | 3000 PSI | PLACA T1 P4 EJES 08 AL 10 ENTRE AYJ | 2026-02-12 | 3/12/2026 12:00:00 AM | 28 | 21 | 23.8 | 113 | PLACA | 23.8 | 3 | 113.333
B-19322 VIALE 26 | 152.4 | 3000 PSI | PLACA T2 PISO 8 EJES 05 AL 07 ENTRE AyJ | 2026-02-13 | 3/13/2026 12:00:00 AM | 28 | 21 | 20.4 | 97 | PLACA | 21.167 | 3 | 97.143
B-19322 VIALE 26 | 152.4 | 3000 PSI | PLACA T2 PISO 8 EJES 05 AL 07 ENTRE AyJ | 2026-02-13 | 3/13/2026 12:00:00 AM | 28 | 21 | 21.9 | 104 | PLACA | 21.167 | 3 | 104.286
B-19322 VIALE 26 | 152.4 | 3000 PSI | PLACA T2 PISO 8 EJES 05 AL 07 ENTRE AyJ | 2026-02-13 | 3/13/2026 12:00:00 AM | 28 | 21 | 21.2 | 101 | PLACA | 21.167 | 3 | 100.952
B-19322 VIALE 26 | 152.4 | 3000 PSI | PLACA T1 PISO 4 EJES 06 AL 08 ENTRE AyJ | 2026-02-13 | 3/13/2026 12:00:00 AM | 28 | 21 | 22.2 | 106 | PLACA | 22.033 | 3 | 105.714
B-19322 VIALE 26 | 152.4 | 3000 PSI | PLACA T1 PISO 4 EJES 06 AL 08 ENTRE AyJ | 2026-02-13 | 3/13/2026 12:00:00 AM | 28 | 21 | 23 | 109 | PLACA | 22.033 | 3 | 109.524
B-19322 VIALE 26 | 152.4 | 3000 PSI | PLACA T1 PISO 4 EJES 06 AL 08 ENTRE AyJ | 2026-02-13 | 3/13/2026 12:00:00 AM | 28 | 21 | 20.9 | 99 | PLACA | 22.033 | 3 | 99.524
B-19322 VIALE 26 | 203.2 | 3000 PSI | MUROS T2 P7 EJES 01 AL 02 ENTRE AyD M=24,25,22,23,26 | 2026-02-13 | 3/13/2026 12:00:00 AM | 28 | 21 | 19.8 | 94 | MURO | 22.967 | 3 | 94.286
B-19322 VIALE 26 | 203.2 | 3000 PSI | MUROS T2 P7 EJES 01 AL 02 ENTRE AyD M=24,25,22,23,26 | 2026-02-13 | 3/13/2026 12:00:00 AM | 28 | 21 | 25.1 | 119 | MURO | 22.967 | 3 | 119.524
B-19322 VIALE 26 | 203.2 | 3000 PSI | MUROS T2 P7 EJES 01 AL 02 ENTRE AyD M=24,25,22,23,26 | 2026-02-13 | 3/13/2026 12:00:00 AM | 28 | 21 | 24 | 114 | MURO | 22.967 | 3 | 114.286
B-19322 VIALE 26 | 203.2 | 4000 PSI | MUROS T1 P4 EJES 15 Y 12 ENTRE aYJ M=32,03,04,30,25,13 | 2026-02-13 | 3/13/2026 12:00:00 AM | 28 | 21 | 25.1 | 120 | MURO | 25.533 | 3 | 119.524
B-19322 VIALE 26 | 203.2 | 4000 PSI | MUROS T1 P4 EJES 15 Y 12 ENTRE aYJ M=32,03,04,30,25,13 | 2026-02-13 | 3/13/2026 12:00:00 AM | 28 | 21 | 26 | 124 | MURO | 25.533 | 3 | 123.81
B-19322 VIALE 26 | 203.2 | 4000 PSI | MUROS T1 P4 EJES 15 Y 12 ENTRE aYJ M=32,03,04,30,25,13 | 2026-02-13 | 3/13/2026 12:00:00 AM | 28 | 21 | 25.5 | 121 | MURO | 25.533 | 3 | 121.429
B-19322 VIALE 26 | 152.4 | 3000 PSI | ESCALERA T2 TRAMA DEL 5 AL 6 | 2026-02-14 | 3/14/2026 12:00:00 AM | 28 | 21 | 23.2 | 110 |  | 23.433 | 3 | 110.476
B-19322 VIALE 26 | 152.4 | 3000 PSI | ESCALERA T2 TRAMA DEL 5 AL 6 | 2026-02-14 | 3/14/2026 12:00:00 AM | 28 | 21 | 23.4 | 111 |  | 23.433 | 3 | 111.429
B-19322 VIALE 26 | 152.4 | 3000 PSI | ESCALERA T2 TRAMA DEL 5 AL 6 | 2026-02-14 | 3/14/2026 12:00:00 AM | 28 | 21 | 23.7 | 113 |  | 23.433 | 3 | 112.857
B-19322 VIALE 26 | 165.1 | 3000 PSI | PLACA T2 P8 EJE 03 AL 05 ENTRE AyJ | 2026-02-14 | 3/14/2026 12:00:00 AM | 28 | 21 | 22.2 | 106 | PLACA | 22.3 | 3 | 105.714
B-19322 VIALE 26 | 165.1 | 3000 PSI | PLACA T2 P8 EJE 03 AL 05 ENTRE AyJ | 2026-02-14 | 3/14/2026 12:00:00 AM | 28 | 21 | 23.3 | 111 | PLACA | 22.3 | 3 | 110.952
B-19322 VIALE 26 | 165.1 | 3000 PSI | PLACA T2 P8 EJE 03 AL 05 ENTRE AyJ | 2026-02-14 | 3/14/2026 12:00:00 AM | 28 | 21 | 21.4 | 102 | PLACA | 22.3 | 3 | 101.905
B-19322 VIALE 26 | 165.1 | 3000 PSI | PLACA T1 P4 EJES 04 Y 06 ENTRE AyJ | 2026-02-14 | 3/14/2026 12:00:00 AM | 28 | 21 | 21.1 | 100 | PLACA | 22.067 | 3 | 100.476
B-19322 VIALE 26 | 165.1 | 3000 PSI | PLACA T1 P4 EJES 04 Y 06 ENTRE AyJ | 2026-02-14 | 3/14/2026 12:00:00 AM | 28 | 21 | 21.9 | 104 | PLACA | 22.067 | 3 | 104.286
B-19322 VIALE 26 | 165.1 | 3000 PSI | PLACA T1 P4 EJES 04 Y 06 ENTRE AyJ | 2026-02-14 | 3/14/2026 12:00:00 AM | 28 | 21 | 23.2 | 110 | PLACA | 22.067 | 3 | 110.476
B-19322 VIALE 26 | 152.4 | 3000 PSI | PLACA T1 P4 EJES 01Y04 ENTRE AyJ | 2026-02-16 | 3/16/2026 12:00:00 AM | 28 | 21 | 22.3 | 106 | PLACA | 23.933 | 3 | 106.19
B-19322 VIALE 26 | 152.4 | 3000 PSI | PLACA T1 P4 EJES 01Y04 ENTRE AyJ | 2026-02-16 | 3/16/2026 12:00:00 AM | 28 | 21 | 25.4 | 121 | PLACA | 23.933 | 3 | 120.952
B-19322 VIALE 26 | 152.4 | 3000 PSI | PLACA T1 P4 EJES 01Y04 ENTRE AyJ | 2026-02-16 | 3/16/2026 12:00:00 AM | 28 | 21 | 24.1 | 115 | PLACA | 23.933 | 3 | 114.762
B-19322 VIALE 26 | 203.2 | 3000 PSI | MUROS T2 P8 EJE 11 AL 15 ENTRE JyF M=14,31,02,17,18,28 | 2026-02-16 | 3/16/2026 12:00:00 AM | 28 | 21 | 23.6 | 112 | MURO | 23.133 | 3 | 112.381
B-19322 VIALE 26 | 203.2 | 3000 PSI | MUROS T2 P8 EJE 11 AL 15 ENTRE JyF M=14,31,02,17,18,28 | 2026-02-16 | 3/16/2026 12:00:00 AM | 28 | 21 | 21.6 | 103 | MURO | 23.133 | 3 | 102.857
B-19322 VIALE 26 | 203.2 | 3000 PSI | MUROS T2 P8 EJE 11 AL 15 ENTRE JyF M=14,31,02,17,18,28 | 2026-02-16 | 3/16/2026 12:00:00 AM | 28 | 21 | 24.2 | 115 | MURO | 23.133 | 3 | 115.238
B-19322 VIALE 26 | 152.4 | 3000 PSI | PLACA T2 P8 EJE 01AL08 ENTRE AyJ | 2026-02-17 | 3/17/2026 12:00:00 AM | 28 | 21 | 24.5 | 117 | PLACA | 24.1 | 3 | 116.667
B-19322 VIALE 26 | 152.4 | 3000 PSI | PLACA T2 P8 EJE 01AL08 ENTRE AyJ | 2026-02-17 | 3/17/2026 12:00:00 AM | 28 | 21 | 24 | 114 | PLACA | 24.1 | 3 | 114.286
B-19322 VIALE 26 | 152.4 | 3000 PSI | PLACA T2 P8 EJE 01AL08 ENTRE AyJ | 2026-02-17 | 3/17/2026 12:00:00 AM | 28 | 21 | 23.8 | 113 | PLACA | 24.1 | 3 | 113.333
B-19322 VIALE 26 | 165.1 | 3000 PSI | PLACA T1 PS EJE 15AL12 ENTRE AyJ | 2026-02-17 | 3/17/2026 12:00:00 AM | 28 | 21 | 22 | 105 | PLACA | 21.233 | 3 | 104.762
B-19322 VIALE 26 | 165.1 | 3000 PSI | PLACA T1 PS EJE 15AL12 ENTRE AyJ | 2026-02-17 | 3/17/2026 12:00:00 AM | 28 | 21 | 20.9 | 99 | PLACA | 21.233 | 3 | 99.524
B-19322 VIALE 26 | 165.1 | 3000 PSI | PLACA T1 PS EJE 15AL12 ENTRE AyJ | 2026-02-17 | 3/17/2026 12:00:00 AM | 28 | 21 | 20.8 | 99 | PLACA | 21.233 | 3 | 99.048
B-19322 VIALE 26 | 215.9 | 3000 PSI | MUROS T2 P8 EJE 11AL15 ENTRE AyD M= 35,36,37,38,39,40 | 2026-02-17 | 3/17/2026 12:00:00 AM | 28 | 21 | 23 | 109 | MURO | 22.667 | 3 | 109.524
B-19322 VIALE 26 | 215.9 | 3000 PSI | MUROS T2 P8 EJE 11AL15 ENTRE AyD M= 35,36,37,38,39,40 | 2026-02-17 | 3/17/2026 12:00:00 AM | 28 | 21 | 22.2 | 106 | MURO | 22.667 | 3 | 105.714
B-19322 VIALE 26 | 215.9 | 3000 PSI | MUROS T2 P8 EJE 11AL15 ENTRE AyD M= 35,36,37,38,39,40 | 2026-02-17 | 3/17/2026 12:00:00 AM | 28 | 21 | 22.8 | 109 | MURO | 22.667 | 3 | 108.571
B-19322 VIALE 26 | 165.1 | 3000 PSI | PLACA T1 P5 EJES 10Y12 ENTRE AyJ | 2026-02-18 | 3/18/2026 12:00:00 AM | 28 | 21 | 20.4 | 97 | PLACA | 20.767 | 3 | 97.143
B-19322 VIALE 26 | 165.1 | 3000 PSI | PLACA T1 P5 EJES 10Y12 ENTRE AyJ | 2026-02-18 | 3/18/2026 12:00:00 AM | 28 | 21 | 21.1 | 100 | PLACA | 20.767 | 3 | 100.476
B-19322 VIALE 26 | 165.1 | 3000 PSI | PLACA T1 P5 EJES 10Y12 ENTRE AyJ | 2026-02-18 | 3/18/2026 12:00:00 AM | 28 | 21 | 20.8 | 99 | PLACA | 20.767 | 3 | 99.048
B-19322 VIALE 26 | 203.2 | 3000 PSI | MUROS 12P8 EJES 08,09,10 ENTRE AyJ M=29,09,32,31,02,14 | 2026-02-18 | 3/18/2026 12:00:00 AM | 28 | 21 | 21.6 | 103 | MURO | 21.733 | 3 | 102.857
B-19322 VIALE 26 | 203.2 | 3000 PSI | MUROS 12P8 EJES 08,09,10 ENTRE AyJ M=29,09,32,31,02,14 | 2026-02-18 | 3/18/2026 12:00:00 AM | 28 | 21 | 21.9 | 104 | MURO | 21.733 | 3 | 104.286
B-19322 VIALE 26 | 203.2 | 3000 PSI | MUROS 12P8 EJES 08,09,10 ENTRE AyJ M=29,09,32,31,02,14 | 2026-02-18 | 3/18/2026 12:00:00 AM | 28 | 21 | 21.7 | 103 | MURO | 21.733 | 3 | 103.333
B-19322 VIALE 26 | 158.75 | 3000 PSI | PLACA T2 P9 EJES 15AL12 ENTRE AYJ | 2026-02-18 | 3/18/2026 12:00:00 AM | 28 | 21 | 21.6 | 103 | PLACA | 21.8 | 3 | 102.857
B-19322 VIALE 26 | 158.75 | 3000 PSI | PLACA T2 P9 EJES 15AL12 ENTRE AYJ | 2026-02-18 | 3/18/2026 12:00:00 AM | 28 | 21 | 21.5 | 102 | PLACA | 21.8 | 3 | 102.381
B-19322 VIALE 26 | 158.75 | 3000 PSI | PLACA T2 P9 EJES 15AL12 ENTRE AYJ | 2026-02-18 | 3/18/2026 12:00:00 AM | 28 | 21 | 22.3 | 106 | PLACA | 21.8 | 3 | 106.19
B-19322 VIALE 26 | 177.8 | 3000 PSI | PLACA T1 P5 EJE 8 AL 10 | 2026-02-19 | 3/19/2026 12:00:00 AM | 28 | 21 | 22 | 105 | PLACA | 20.533 | 3 | 104.762
B-19322 VIALE 26 | 177.8 | 3000 PSI | PLACA T1 P5 EJE 8 AL 10 | 2026-02-19 | 3/19/2026 12:00:00 AM | 28 | 21 | 19 | 90 | PLACA | 20.533 | 3 | 90.476
B-19322 VIALE 26 | 177.8 | 3000 PSI | PLACA T1 P5 EJE 8 AL 10 | 2026-02-19 | 3/19/2026 12:00:00 AM | 28 | 21 | 20.6 | 98 | PLACA | 20.533 | 3 | 98.095
B-19322 VIALE 26 | 165.1 | 3000 PSI | PLACA T2 P9 EJES 10Y12 ENTRE AyJ | 2026-02-19 | 3/19/2026 12:00:00 AM | 28 | 21 | 24.7 | 118 | PLACA | 24.8 | 3 | 117.619
B-19322 VIALE 26 | 165.1 | 3000 PSI | PLACA T2 P9 EJES 10Y12 ENTRE AyJ | 2026-02-19 | 3/19/2026 12:00:00 AM | 28 | 21 | 24.8 | 118 | PLACA | 24.8 | 3 | 118.095
B-19322 VIALE 26 | 165.1 | 3000 PSI | PLACA T2 P9 EJES 10Y12 ENTRE AyJ | 2026-02-19 | 3/19/2026 12:00:00 AM | 28 | 21 | 24.9 | 119 | PLACA | 24.8 | 3 | 118.571
B-19322 VIALE 26 | 228.6 | 3000 PSI | MUROS T2 P8 EJES 7,6,5 ENTRE AyJ M=9,29,32 | 2026-02-19 | 3/19/2026 12:00:00 AM | 28 | 21 | 23.8 | 114 | MURO | 22.767 | 3 | 113.333
B-19322 VIALE 26 | 228.6 | 3000 PSI | MUROS T2 P8 EJES 7,6,5 ENTRE AyJ M=9,29,32 | 2026-02-19 | 3/19/2026 12:00:00 AM | 28 | 21 | 22.2 | 106 | MURO | 22.767 | 3 | 105.714
B-19322 VIALE 26 | 228.6 | 3000 PSI | MUROS T2 P8 EJES 7,6,5 ENTRE AyJ M=9,29,32 | 2026-02-19 | 3/19/2026 12:00:00 AM | 28 | 21 | 22.3 | 106 | MURO | 22.767 | 3 | 106.19
B-19322 VIALE 26 | 152.4 | 3000 PSI | PLACA T1 P5 EJES 6-8 ENTRE AyJ | 2026-02-20 | 3/20/2026 12:00:00 AM | 28 | 21 | 22.8 | 108 | PLACA | 22.233 | 3 | 108.571
B-19322 VIALE 26 | 152.4 | 3000 PSI | PLACA T1 P5 EJES 6-8 ENTRE AyJ | 2026-02-20 | 3/20/2026 12:00:00 AM | 28 | 21 | 22.3 | 106 | PLACA | 22.233 | 3 | 106.19
B-19322 VIALE 26 | 152.4 | 3000 PSI | PLACA T1 P5 EJES 6-8 ENTRE AyJ | 2026-02-20 | 3/20/2026 12:00:00 AM | 28 | 21 | 21.6 | 103 | PLACA | 22.233 | 3 | 102.857
B-19322 VIALE 26 | 158.75 | 3000 PSI | PLACA T2 P9 EJES 8 AL 10 ENTRE AyJ | 2026-02-20 | 3/20/2026 12:00:00 AM | 28 | 21 | 21.2 | 101 | PLACA | 21.167 | 3 | 100.952
B-19322 VIALE 26 | 158.75 | 3000 PSI | PLACA T2 P9 EJES 8 AL 10 ENTRE AyJ | 2026-02-20 | 3/20/2026 12:00:00 AM | 28 | 21 | 20.9 | 100 | PLACA | 21.167 | 3 | 99.524
B-19322 VIALE 26 | 158.75 | 3000 PSI | PLACA T2 P9 EJES 8 AL 10 ENTRE AyJ | 2026-02-20 | 3/20/2026 12:00:00 AM | 28 | 21 | 21.4 | 102 | PLACA | 21.167 | 3 | 101.905
B-19322 VIALE 26 | 228.6 | 3000 PSI | MUROS T2 P8 EJE 3Y4 ENTRE AyJ M=02,14,31 | 2026-02-20 | 3/20/2026 12:00:00 AM | 28 | 21 | 22.5 | 107 | MURO | 28.167 | 3 | 107.143
B-19322 VIALE 26 | 228.6 | 3000 PSI | MUROS T2 P8 EJE 3Y4 ENTRE AyJ M=02,14,31 | 2026-02-20 | 3/20/2026 12:00:00 AM | 28 | 21 | 31.6 | 150 | MURO | 28.167 | 3 | 150.476
B-19322 VIALE 26 | 228.6 | 3000 PSI | MUROS T2 P8 EJE 3Y4 ENTRE AyJ M=02,14,31 | 2026-02-20 | 3/20/2026 12:00:00 AM | 28 | 21 | 30.4 | 145 | MURO | 28.167 | 3 | 144.762
B-19322 VIALE 26 | 152.4 | 3000 PSI | PLACA T1 P5 EJES 4-6 ENTRE AyJ | 2026-02-21 | 3/21/2026 12:00:00 AM | 28 | 21 | 26.5 | 126 | PLACA | 26.567 | 3 | 126.19
B-19322 VIALE 26 | 152.4 | 3000 PSI | PLACA T1 P5 EJES 4-6 ENTRE AyJ | 2026-02-21 | 3/21/2026 12:00:00 AM | 28 | 21 | 27 | 129 | PLACA | 26.567 | 3 | 128.571
B-19322 VIALE 26 | 152.4 | 3000 PSI | PLACA T1 P5 EJES 4-6 ENTRE AyJ | 2026-02-21 | 3/21/2026 12:00:00 AM | 28 | 21 | 26.2 | 125 | PLACA | 26.567 | 3 | 124.762
B-19322 VIALE 26 | 152.4 | 3000 PSI | ESCALERAS T1 P2 AL P3 ESCALERA T2 P6 AL P7 | 2026-02-23 | 3/23/2026 12:00:00 AM | 28 | 21 | 22.5 | 107 |  | 21.667 | 3 | 107.143
B-19322 VIALE 26 | 152.4 | 3000 PSI | ESCALERAS T1 P2 AL P3 ESCALERA T2 P6 AL P7 | 2026-02-23 | 3/23/2026 12:00:00 AM | 28 | 21 | 21.4 | 102 |  | 21.667 | 3 | 101.905
B-19322 VIALE 26 | 152.4 | 3000 PSI | ESCALERAS T1 P2 AL P3 ESCALERA T2 P6 AL P7 | 2026-02-23 | 3/23/2026 12:00:00 AM | 28 | 21 | 21.1 | 100 |  | 21.667 | 3 | 100.476
B-19322 VIALE 26 | 177.8 | 3000 PSI | PLACA T2 PISO 9 EJES 06 AL 08 ENTRE AyJ | 2026-02-23 | 3/23/2026 12:00:00 AM | 28 | 21 | 28.6 | 136 | PLACA | 28.8 | 3 | 136.19
B-19322 VIALE 26 | 177.8 | 3000 PSI | PLACA T2 PISO 9 EJES 06 AL 08 ENTRE AyJ | 2026-02-23 | 3/23/2026 12:00:00 AM | 28 | 21 | 28.6 | 136 | PLACA | 28.8 | 3 | 136.19
B-19322 VIALE 26 | 177.8 | 3000 PSI | PLACA T2 PISO 9 EJES 06 AL 08 ENTRE AyJ | 2026-02-23 | 3/23/2026 12:00:00 AM | 28 | 21 | 29.2 | 139 | PLACA | 28.8 | 3 | 139.048
B-19322 VIALE 26 | 228.6 | 3000 PSI | MUROS T2 P8 EJES 1 AL 3 ENTRE AyJ M=32,9A 29A,19,22,23,24 | 2026-02-23 | 3/23/2026 12:00:00 AM | 28 | 21 | 19.1 | 91 | MURO | 18.3 | 3 | 90.952
B-19322 VIALE 26 | 228.6 | 3000 PSI | MUROS T2 P8 EJES 1 AL 3 ENTRE AyJ M=32,9A 29A,19,22,23,24 | 2026-02-23 | 3/23/2026 12:00:00 AM | 28 | 21 | 18.1 | 86 | MURO | 18.3 | 3 | 86.19
B-19322 VIALE 26 | 228.6 | 3000 PSI | MUROS T2 P8 EJES 1 AL 3 ENTRE AyJ M=32,9A 29A,19,22,23,24 | 2026-02-23 | 3/23/2026 12:00:00 AM | 28 | 21 | 17.7 | 84 | MURO | 18.3 | 3 | 84.286
B-19322 VIALE 26 | 177.8 | 3000 psi | placa T1 P5 EJES01 AL 04 ENTRE AyJ | 2026-02-23 | 3/23/2026 12:00:00 AM | 28 | 21 | 23 | 109 | PLACA | 23.5 | 3 | 109.524
B-19322 VIALE 26 | 177.8 | 3000 psi | placa T1 P5 EJES01 AL 04 ENTRE AyJ | 2026-02-23 | 3/23/2026 12:00:00 AM | 28 | 21 | 23 | 109 | PLACA | 23.5 | 3 | 109.524
B-19322 VIALE 26 | 177.8 | 3000 psi | placa T1 P5 EJES01 AL 04 ENTRE AyJ | 2026-02-23 | 3/23/2026 12:00:00 AM | 28 | 21 | 24.5 | 117 | PLACA | 23.5 | 3 | 116.667
B-19322 VIALE 26 | 177.8 | 3000 PSI | PLACA T2 P9 EJES 4AL6 ENTRE AyJ | 2026-02-24 | 3/24/2026 12:00:00 AM | 28 | 21 | 19.9 | 95 | PLACA | 19.633 | 3 | 94.762
B-19322 VIALE 26 | 177.8 | 3000 PSI | PLACA T2 P9 EJES 4AL6 ENTRE AyJ | 2026-02-24 | 3/24/2026 12:00:00 AM | 28 | 21 | 19.3 | 92 | PLACA | 19.633 | 3 | 91.905
B-19322 VIALE 26 | 177.8 | 3000 PSI | PLACA T2 P9 EJES 4AL6 ENTRE AyJ | 2026-02-24 | 3/24/2026 12:00:00 AM | 28 | 21 | 19.7 | 94 | PLACA | 19.633 | 3 | 93.81
B-19322 VIALE 26 | 215.9 | 3000 PSI | MUROS T2 P9 EJE 11AL15 ENTRE JyE M=9,29,32 | 2026-02-24 | 3/24/2026 12:00:00 AM | 28 | 21 | 22.9 | 109 | MURO | 22.133 | 3 | 109.048
B-19322 VIALE 26 | 215.9 | 3000 PSI | MUROS T2 P9 EJE 11AL15 ENTRE JyE M=9,29,32 | 2026-02-24 | 3/24/2026 12:00:00 AM | 28 | 21 | 21.5 | 102 | MURO | 22.133 | 3 | 102.381
B-19322 VIALE 26 | 215.9 | 3000 PSI | MUROS T2 P9 EJE 11AL15 ENTRE JyE M=9,29,32 | 2026-02-24 | 3/24/2026 12:00:00 AM | 28 | 21 | 22 | 105 | MURO | 22.133 | 3 | 104.762
B-19322 VIALE 26 | 152.4 | 300 PSI | MUROS T2 P9 EJES 12AL 15 ENTRE AyD | 2026-02-25 | 3/25/2026 12:00:00 AM | 28 | 21 | 22 | 105 | MURO | 21.033 | 3 | 104.762
B-19322 VIALE 26 | 152.4 | 300 PSI | MUROS T2 P9 EJES 12AL 15 ENTRE AyD | 2026-02-25 | 3/25/2026 12:00:00 AM | 28 | 21 | 20.3 | 97 | MURO | 21.033 | 3 | 96.667
B-19322 VIALE 26 | 152.4 | 300 PSI | MUROS T2 P9 EJES 12AL 15 ENTRE AyD | 2026-02-25 | 3/25/2026 12:00:00 AM | 28 | 21 | 20.8 | 99 | MURO | 21.033 | 3 | 99.048
B-19322 VIALE 26 | 228.6 | 3000 PSI | PLACA T1 PISO 6 EJES 12 AL 15 ENTRE AyJ | 2026-02-25 | 3/25/2026 12:00:00 AM | 28 | 21 | 24.6 | 117 | PLACA | 24.433 | 3 | 117.143
B-19322 VIALE 26 | 228.6 | 3000 PSI | PLACA T1 PISO 6 EJES 12 AL 15 ENTRE AyJ | 2026-02-25 | 3/25/2026 12:00:00 AM | 28 | 21 | 24.5 | 117 | PLACA | 24.433 | 3 | 116.667
B-19322 VIALE 26 | 228.6 | 3000 PSI | PLACA T1 PISO 6 EJES 12 AL 15 ENTRE AyJ | 2026-02-25 | 3/25/2026 12:00:00 AM | 28 | 21 | 24.2 | 115 | PLACA | 24.433 | 3 | 115.238
B-19322 VIALE 26 | 152.4 | 3000 PSI | PLACA T2 P9 EJE 1 AL 3 ENTRE AyJ | 2026-02-26 | 3/26/2026 12:00:00 AM | 28 | 21 | 21.8 | 104 | PLACA | 20.767 | 3 | 103.81
B-19322 VIALE 26 | 152.4 | 3000 PSI | PLACA T2 P9 EJE 1 AL 3 ENTRE AyJ | 2026-02-26 | 3/26/2026 12:00:00 AM | 28 | 21 | 20.1 | 96 | PLACA | 20.767 | 3 | 95.714
B-19322 VIALE 26 | 152.4 | 3000 PSI | PLACA T2 P9 EJE 1 AL 3 ENTRE AyJ | 2026-02-26 | 3/26/2026 12:00:00 AM | 28 | 21 | 20.4 | 97 | PLACA | 20.767 | 3 | 97.143
B-19322 VIALE 26 | 203.2 | 3000 PSI | MUROS T2 P9 EJES 10-11 ENTRE AyJ M=2,44,31 | 2026-02-26 | 3/26/2026 12:00:00 AM | 28 | 21 | 18.2 | 87 | MURO | 18.233 | 3 | 86.667
B-19322 VIALE 26 | 203.2 | 3000 PSI | MUROS T2 P9 EJES 10-11 ENTRE AyJ M=2,44,31 | 2026-02-26 | 3/26/2026 12:00:00 AM | 28 | 21 | 17.9 | 85 | MURO | 18.233 | 3 | 85.238
B-19322 VIALE 26 | 203.2 | 3000 PSI | MUROS T2 P9 EJES 10-11 ENTRE AyJ M=2,44,31 | 2026-02-26 | 3/26/2026 12:00:00 AM | 28 | 21 | 18.6 | 89 | MURO | 18.233 | 3 | 88.571
B-19322 VIALE 26 | 165.1 | 3000 PSI | PLACA T1 P6 EJES 10-12 ENTRE AyJ | 2026-02-26 | 3/26/2026 12:00:00 AM | 28 | 21 | 25.1 | 119 | PLACA | 22.667 | 3 | 119.524
B-19322 VIALE 26 | 165.1 | 3000 PSI | PLACA T1 P6 EJES 10-12 ENTRE AyJ | 2026-02-26 | 3/26/2026 12:00:00 AM | 28 | 21 | 21.2 | 101 | PLACA | 22.667 | 3 | 100.952
B-19322 VIALE 26 | 165.1 | 3000 PSI | PLACA T1 P6 EJES 10-12 ENTRE AyJ | 2026-02-26 | 3/26/2026 12:00:00 AM | 28 | 21 | 21.7 | 103 | PLACA | 22.667 | 3 | 103.333
B-19322 VIALE 26 | 152.4 | 3000 PSI | ESCALERA T2 TRAMO DEL 07 AL 08 | 2026-02-27 | 2/27/2026 12:00:00 AM | 28 | 21 | 26.1 | 124 |  | 24.567 | 3 | 124.286
B-19322 VIALE 26 | 152.4 | 3000 PSI | ESCALERA T2 TRAMO DEL 07 AL 08 | 2026-02-27 | 3/27/2026 12:00:00 AM | 28 | 21 | 25.4 | 121 |  | 24.567 | 3 | 120.952
B-19322 VIALE 26 | 152.4 | 3000 PSI | ESCALERA T2 TRAMO DEL 07 AL 08 | 2026-02-27 | 3/27/2026 12:00:00 AM | 28 | 21 | 22.2 | 106 |  | 24.567 | 3 | 105.714
B-19322 VIALE 26 | 228.6 | 3000 PSI | MUROS T2 P9 EJES 06 AL 08 ENTRE Ayj M= 14,31,02 | 2026-02-27 | 3/27/2026 12:00:00 AM | 28 | 21 | 20.2 | 96 | MURO | 19.867 | 3 | 96.19
B-19322 VIALE 26 | 228.6 | 3000 PSI | MUROS T2 P9 EJES 06 AL 08 ENTRE Ayj M= 14,31,02 | 2026-02-27 | 3/27/2026 12:00:00 AM | 28 | 21 | 21 | 100 | MURO | 19.867 | 3 | 100
B-19322 VIALE 26 | 228.6 | 3000 PSI | MUROS T2 P9 EJES 06 AL 08 ENTRE Ayj M= 14,31,02 | 2026-02-27 | 3/27/2026 12:00:00 AM | 28 | 21 | 18.4 | 87 | MURO | 19.867 | 3 | 87.619
B-19322 VIALE 26 | 152.4 | 3000 PSI | PLACA T2 P10 EJE 11 AL 15 ENTRE A-J | 2026-02-28 | 3/28/2026 12:00:00 AM | 28 | 21 | 22 | 105 | PLACA | 20.8 | 3 | 104.762
B-19322 VIALE 26 | 152.4 | 3000 PSI | PLACA T2 P10 EJE 11 AL 15 ENTRE A-J | 2026-02-28 | 3/28/2026 12:00:00 AM | 28 | 21 | 21 | 100 | PLACA | 20.8 | 3 | 100
B-19322 VIALE 26 | 152.4 | 3000 PSI | PLACA T2 P10 EJE 11 AL 15 ENTRE A-J | 2026-02-28 | 3/28/2026 12:00:00 AM | 28 | 21 | 19.4 | 92 | PLACA | 20.8 | 3 | 92.381
B-19322 VIALE 26 | 228.6 | 3000 PSI | MUROS T2 P9 EJE 4-5 ENTRE AyJ M= 8,30,27 | 2026-02-28 | 3/28/2026 12:00:00 AM | 28 | 21 | 26.7 | 127 | MURO | 26 | 3 | 127.143
B-19322 VIALE 26 | 228.6 | 3000 PSI | MUROS T2 P9 EJE 4-5 ENTRE AyJ M= 8,30,27 | 2026-02-28 | 3/28/2026 12:00:00 AM | 28 | 21 | 26.3 | 125 | MURO | 26 | 3 | 125.238
B-19322 VIALE 26 | 228.6 | 3000 PSI | MUROS T2 P9 EJE 4-5 ENTRE AyJ M= 8,30,27 | 2026-02-28 | 3/28/2026 12:00:00 AM | 28 | 21 | 25 | 119 | MURO | 26 | 3 | 119.048
B-19322 VIALE 26 | 152.4 | 3000 PSI | PLACA T1 P6 EJES 6Y8 ENTRE AyJ | 2026-02-28 | 3/28/2026 12:00:00 AM | 28 | 21 | 21.9 | 104 | PLACA | 20.9 | 3 | 104.286
B-19322 VIALE 26 | 152.4 | 3000 PSI | PLACA T1 P6 EJES 6Y8 ENTRE AyJ | 2026-02-28 | 3/28/2026 12:00:00 AM | 28 | 21 | 20.5 | 97 | PLACA | 20.9 | 3 | 97.619
B-19322 VIALE 26 | 152.4 | 3000 PSI | PLACA T1 P6 EJES 6Y8 ENTRE AyJ | 2026-02-28 | 3/28/2026 12:00:00 AM | 28 | 21 | 20.3 | 97 | PLACA | 20.9 | 3 | 96.667
B-19322 VIALE 26 | 177.8 | 3000 PSI | PLACA T1 P6 EJES 4-6 ENTRE AyJ | 2026-03-02 | 3/30/2026 12:00:00 AM | 28 | 21 | 23.7 | 113 | PLACA | 24.4 | 3 | 112.857
B-19322 VIALE 26 | 177.8 | 3000 PSI | PLACA T1 P6 EJES 4-6 ENTRE AyJ | 2026-03-02 | 3/30/2026 12:00:00 AM | 28 | 21 | 25.1 | 120 | PLACA | 24.4 | 3 | 119.524
B-19322 VIALE 26 | 177.8 | 3000 PSI | PLACA T1 P6 EJES 4-6 ENTRE AyJ | 2026-03-02 | 3/30/2026 12:00:00 AM | 28 | 21 | 24.4 | 116 | PLACA | 24.4 | 3 | 116.19
B-19322 VIALE 26 | 203.2 | 3000 PSI | MUROS T1 P6 EJES 12-15 ENTRE JyG M=31,32,30,3,23,14,8 | 2026-03-02 | 3/30/2026 12:00:00 AM | 28 | 21 | 25.2 | 120 | MURO | 25.3 | 3 | 120
B-19322 VIALE 26 | 203.2 | 3000 PSI | MUROS T1 P6 EJES 12-15 ENTRE JyG M=31,32,30,3,23,14,8 | 2026-03-02 | 3/30/2026 12:00:00 AM | 28 | 21 | 25.6 | 122 | MURO | 25.3 | 3 | 121.905
B-19322 VIALE 26 | 203.2 | 3000 PSI | MUROS T1 P6 EJES 12-15 ENTRE JyG M=31,32,30,3,23,14,8 | 2026-03-02 | 3/30/2026 12:00:00 AM | 28 | 21 | 25.1 | 119 | MURO | 25.3 | 3 | 119.524
B-19322 VIALE 26 | 165.1 | 3000 PSI | PLACA T2 PISO 10 EJE 7 AL 9 ENTRE A-J | 2026-03-02 | 3/30/2026 12:00:00 AM | 28 | 21 | 26.3 | 125 | PLACA | 24.867 | 3 | 125.238
B-19322 VIALE 26 | 165.1 | 3000 PSI | PLACA T2 PISO 10 EJE 7 AL 9 ENTRE A-J | 2026-03-02 | 3/30/2026 12:00:00 AM | 28 | 21 | 23.8 | 114 | PLACA | 24.867 | 3 | 113.333
B-19322 VIALE 26 | 165.1 | 3000 PSI | PLACA T2 PISO 10 EJE 7 AL 9 ENTRE A-J | 2026-03-02 | 3/30/2026 12:00:00 AM | 28 | 21 | 24.5 | 116 | PLACA | 24.867 | 3 | 116.667
B-19322 VIALE 26 | 228.6 | 3000 PSI | MUROS T2 P9 EJE 1AL3 ENTRE JyF SIN MUROS EJE 3 M=19 AL 26 | 2026-03-02 | 3/30/2026 12:00:00 AM | 28 | 21 | 23.5 | 112 | MURO | 22.733 | 3 | 111.905
B-19322 VIALE 26 | 228.6 | 3000 PSI | MUROS T2 P9 EJE 1AL3 ENTRE JyF SIN MUROS EJE 3 M=19 AL 26 | 2026-03-02 | 3/30/2026 12:00:00 AM | 28 | 21 | 22.3 | 106 | MURO | 22.733 | 3 | 106.19
B-19322 VIALE 26 | 228.6 | 3000 PSI | MUROS T2 P9 EJE 1AL3 ENTRE JyF SIN MUROS EJE 3 M=19 AL 26 | 2026-03-02 | 3/30/2026 12:00:00 AM | 28 | 21 | 22.4 | 107 | MURO | 22.733 | 3 | 106.667
B-19322 VIALE 26 | 177.8 | 3000 PSI | PLACA T1 PISO 6 EJES 1 al4 ENTRE AyJ | 2026-03-03 | 3/31/2026 12:00:00 AM | 28 | 21 | 20.8 | 99 | PLACA | 20.3 | 3 | 99.048
B-19322 VIALE 26 | 177.8 | 3000 PSI | PLACA T1 PISO 6 EJES 1 al4 ENTRE AyJ | 2026-03-03 | 3/31/2026 12:00:00 AM | 28 | 21 | 20 | 95 | PLACA | 20.3 | 3 | 95.238
B-19322 VIALE 26 | 177.8 | 3000 PSI | PLACA T1 PISO 6 EJES 1 al4 ENTRE AyJ | 2026-03-03 | 3/31/2026 12:00:00 AM | 28 | 21 | 20.1 | 96 | PLACA | 20.3 | 3 | 95.714
B-19322 VIALE 26 | 184.15 | 3000 PSI | PLACA T2 PISO 10 EJES 07 AL 09 ENTRE AyJ | 2026-03-03 | 3/31/2026 12:00:00 AM | 28 | 21 | 20.7 | 99 | PLACA | 20.233 | 3 | 98.571
B-19322 VIALE 26 | 184.15 | 3000 PSI | PLACA T2 PISO 10 EJES 07 AL 09 ENTRE AyJ | 2026-03-03 | 3/31/2026 12:00:00 AM | 28 | 21 | 20.4 | 97 | PLACA | 20.233 | 3 | 97.143
B-19322 VIALE 26 | 184.15 | 3000 PSI | PLACA T2 PISO 10 EJES 07 AL 09 ENTRE AyJ | 2026-03-03 | 3/31/2026 12:00:00 AM | 28 | 21 | 19.6 | 93 | PLACA | 20.233 | 3 | 93.333
B-19322 VIALE 26 | 209.55 | 3000 PSI | MUROS T2 P10 EJE 12 AL 15 J-F-M=29,9,32,17,18,28 EJE 3 J-F M=9a-29a-32 | 2026-03-03 | 3/31/2026 12:00:00 AM | 28 | 21 | 24.5 | 116 | MURO | 23.7 | 3 | 116.667
B-19322 VIALE 26 | 209.55 | 3000 PSI | MUROS T2 P10 EJE 12 AL 15 J-F-M=29,9,32,17,18,28 EJE 3 J-F M=9a-29a-32 | 2026-03-03 | 3/31/2026 12:00:00 AM | 28 | 21 | 23.8 | 113 | MURO | 23.7 | 3 | 113.333
B-19322 VIALE 26 | 209.55 | 3000 PSI | MUROS T2 P10 EJE 12 AL 15 J-F-M=29,9,32,17,18,28 EJE 3 J-F M=9a-29a-32 | 2026-03-03 | 3/31/2026 12:00:00 AM | 28 | 21 | 22.8 | 108 | MURO | 23.7 | 3 | 108.571
B-19322 VIALE 26 | 203.2 | 3000 PSI | MUROS T1 P7 EJES 4 y 5 ENTRE J Y G M=2,9,13,22,23,24 | 2026-03-16 | 4/13/2026 12:00:00 AM | 28 | 21 | 27.6 | 131 | MURO | 28 | 3 | 131.429
B-19322 VIALE 26 | 203.2 | 3000 PSI | MUROS T1 P7 EJES 4 y 5 ENTRE J Y G M=2,9,13,22,23,24 | 2026-03-16 | 4/13/2026 12:00:00 AM | 28 | 21 | 29.3 | 140 | MURO | 28 | 3 | 139.524
B-19322 VIALE 26 | 203.2 | 3000 PSI | MUROS T1 P7 EJES 4 y 5 ENTRE J Y G M=2,9,13,22,23,24 | 2026-03-16 | 4/13/2026 12:00:00 AM | 28 | 21 | 27.1 | 129 | MURO | 28 | 3 | 129.048
B-19322 VIALE 26 | 203.2 | 3000 PSI | MUROS T1 P7 EJE 1 Y 3 ENTRE J Y G M=23,1,18,11,15,12 | 2026-03-17 | 4/14/2026 12:00:00 AM | 28 | 21 | 23.2 | 110 | MURO | 24.267 | 3 | 110.476
B-19322 VIALE 26 | 203.2 | 3000 PSI | MUROS T1 P7 EJE 1 Y 3 ENTRE J Y G M=23,1,18,11,15,12 | 2026-03-17 | 4/14/2026 12:00:00 AM | 28 | 21 | 25.4 | 121 | MURO | 24.267 | 3 | 120.952
B-19322 VIALE 26 | 203.2 | 3000 PSI | MUROS T1 P7 EJE 1 Y 3 ENTRE J Y G M=23,1,18,11,15,12 | 2026-03-17 | 4/14/2026 12:00:00 AM | 28 | 21 | 24.2 | 115 | MURO | 24.267 | 3 | 115.238
B-19322 VIALE 26 | 228.6 | 3000 PSI | MUROS T1 P8 EJES 12 AL 15 ENTRE A Y F M=2,4,24,29,33,23,25 | 2026-03-18 | 4/15/2026 12:00:00 AM | 28 | 21 | 25.1 | 120 | MURO | 24.233 | 3 | 119.524
B-19322 VIALE 26 | 228.6 | 3000 PSI | MUROS T1 P8 EJES 12 AL 15 ENTRE A Y F M=2,4,24,29,33,23,25 | 2026-03-18 | 4/15/2026 12:00:00 AM | 28 | 21 | 22.8 | 109 | MURO | 24.233 | 3 | 108.571
B-19322 VIALE 26 | 228.6 | 3000 PSI | MUROS T1 P8 EJES 12 AL 15 ENTRE A Y F M=2,4,24,29,33,23,25 | 2026-03-18 | 4/15/2026 12:00:00 AM | 28 | 21 | 24.8 | 118 | MURO | 24.233 | 3 | 118.095
B-19322 VIALE 26 | 158.75 | 3000 PSI | PLACA T2 PISO 12 EJES 8 AL 10 ENTRE A Y J | 2026-03-18 | 4/15/2026 12:00:00 AM | 28 | 21 | 27.9 | 133 | PLACA | 28.1 | 3 | 132.857
B-19322 VIALE 26 | 158.75 | 3000 PSI | PLACA T2 PISO 12 EJES 8 AL 10 ENTRE A Y J | 2026-03-18 | 4/15/2026 12:00:00 AM | 28 | 21 | 26.9 | 128 | PLACA | 28.1 | 3 | 128.095
B-19322 VIALE 26 | 158.75 | 3000 PSI | PLACA T2 PISO 12 EJES 8 AL 10 ENTRE A Y J | 2026-03-18 | 4/15/2026 12:00:00 AM | 28 | 21 | 29.5 | 140 | PLACA | 28.1 | 3 | 140.476
B-19322 VIALE 26 | 203.2 | 3000 PSI | MUROS T2 P11 EJES 1 AL 3 ENTRE A Y J M=19,20,21,22,23,24,25 | 2026-03-18 | 4/15/2026 12:00:00 AM | 28 | 21 | 25.8 | 123 | MURO | 28.167 | 3 | 122.857
B-19322 VIALE 26 | 203.2 | 3000 PSI | MUROS T2 P11 EJES 1 AL 3 ENTRE A Y J M=19,20,21,22,23,24,25 | 2026-03-18 | 4/15/2026 12:00:00 AM | 28 | 21 | 29.3 | 140 | MURO | 28.167 | 3 | 139.524
B-19322 VIALE 26 | 203.2 | 3000 PSI | MUROS T2 P11 EJES 1 AL 3 ENTRE A Y J M=19,20,21,22,23,24,25 | 2026-03-18 | 4/15/2026 12:00:00 AM | 28 | 21 | 29.4 | 140 | MURO | 28.167 | 3 | 140
B-19322 VIALE 26 | 228.6 | 3000 PSI | MUROS T2 P12 EJE 12 AL 15 ENTRE J Y F M=29,9,32 | 2026-03-19 | 4/16/2026 12:00:00 AM | 28 | 21 | 32.8 | 156 | MURO | 31.4 | 3 | 156.19
B-19322 VIALE 26 | 228.6 | 3000 PSI | MUROS T2 P12 EJE 12 AL 15 ENTRE J Y F M=29,9,32 | 2026-03-19 | 4/16/2026 12:00:00 AM | 28 | 21 | 30.7 | 146 | MURO | 31.4 | 3 | 146.19
B-19322 VIALE 26 | 228.6 | 3000 PSI | MUROS T2 P12 EJE 12 AL 15 ENTRE J Y F M=29,9,32 | 2026-03-19 | 4/16/2026 12:00:00 AM | 28 | 21 | 30.7 | 146 | MURO | 31.4 | 3 | 146.19
B-19322 VIALE 26 | 152.4 | 3000 PSI | PLACA T2 PISO 12 EJES 6 AL 8 ENTRE A Y J | 2026-03-19 | 4/16/2026 12:00:00 AM | 28 | 21 | 28 | 134 | PLACA | 27.867 | 3 | 133.333
B-19322 VIALE 26 | 152.4 | 3000 PSI | PLACA T2 PISO 12 EJES 6 AL 8 ENTRE A Y J | 2026-03-19 | 4/16/2026 12:00:00 AM | 28 | 21 | 29.8 | 142 | PLACA | 27.867 | 3 | 141.905
B-19322 VIALE 26 | 152.4 | 3000 PSI | PLACA T2 PISO 12 EJES 6 AL 8 ENTRE A Y J | 2026-03-19 | 4/16/2026 12:00:00 AM | 28 | 21 | 25.8 | 123 | PLACA | 27.867 | 3 | 122.857
B-19322 VIALE 26 | 177.8 | 3000 PSI | PLACA T2 PISO 12 EJES 4 AL 6 ENTRE A Y J | 2026-03-20 | 4/17/2026 12:00:00 AM | 28 | 21 | 25.5 | 122 | PLACA | 25.033 | 3 | 121.429
B-19322 VIALE 26 | 177.8 | 3000 PSI | PLACA T2 PISO 12 EJES 4 AL 6 ENTRE A Y J | 2026-03-20 | 4/17/2026 12:00:00 AM | 28 | 21 | 25.8 | 123 | PLACA | 25.033 | 3 | 122.857
B-19322 VIALE 26 | 177.8 | 3000 PSI | PLACA T2 PISO 12 EJES 4 AL 6 ENTRE A Y J | 2026-03-20 | 4/17/2026 12:00:00 AM | 28 | 21 | 23.8 | 113 | PLACA | 25.033 | 3 | 113.333
B-19322 VIALE 26 | 228.6 | 3000 PSI | MUROS T2 P12 EJE 12 AL 15 ENTRE A Y E M=35,36,37,38,39,41 | 2026-03-20 | 4/17/2026 12:00:00 AM | 28 | 21 | 22.5 | 107 | MURO | 22.533 | 3 | 107.143
B-19322 VIALE 26 | 228.6 | 3000 PSI | MUROS T2 P12 EJE 12 AL 15 ENTRE A Y E M=35,36,37,38,39,41 | 2026-03-20 | 4/17/2026 12:00:00 AM | 28 | 21 | 21.4 | 102 | MURO | 22.533 | 3 | 101.905
B-19322 VIALE 26 | 228.6 | 3000 PSI | MUROS T2 P12 EJE 12 AL 15 ENTRE A Y E M=35,36,37,38,39,41 | 2026-03-20 | 4/17/2026 12:00:00 AM | 28 | 21 | 23.7 | 113 | MURO | 22.533 | 3 | 112.857
B-19322 VIALE 26 | 203.2 | 3000 PSI | MUROS T2 P12 EJE 10 Y 11 ENTRE A Y J M=32,9,29 | 2026-03-21 | 4/18/2026 12:00:00 AM | 28 | 21 | 26.5 | 126 | MURO | 27.433 | 3 | 126.19
B-19322 VIALE 26 | 203.2 | 3000 PSI | MUROS T2 P12 EJE 10 Y 11 ENTRE A Y J M=32,9,29 | 2026-03-21 | 4/18/2026 12:00:00 AM | 28 | 21 | 27.2 | 130 | MURO | 27.433 | 3 | 129.524
B-19322 VIALE 26 | 203.2 | 3000 PSI | MUROS T2 P12 EJE 10 Y 11 ENTRE A Y J M=32,9,29 | 2026-03-21 | 4/18/2026 12:00:00 AM | 28 | 21 | 28.6 | 136 | MURO | 27.433 | 3 | 136.19
B-19322 VIALE 26 | 203.2 | 3000 PSI | MUROS T2 P12 EJE 7 A Y D M=9,29,32 EJE 8 A Y D M=2,31,14 | 2026-03-21 | 4/18/2026 12:00:00 AM | 28 | 21 | 26.5 | 126 | MURO | 28.3 | 3 | 126.19
B-19322 VIALE 26 | 203.2 | 3000 PSI | MUROS T2 P12 EJE 7 A Y D M=9,29,32 EJE 8 A Y D M=2,31,14 | 2026-03-21 | 4/18/2026 12:00:00 AM | 28 | 21 | 29.7 | 141 | MURO | 28.3 | 3 | 141.429
B-19322 VIALE 26 | 203.2 | 3000 PSI | MUROS T2 P12 EJE 7 A Y D M=9,29,32 EJE 8 A Y D M=2,31,14 | 2026-03-21 | 4/18/2026 12:00:00 AM | 28 | 21 | 28.7 | 137 | MURO | 28.3 | 3 | 136.667
B-19322 VIALE 26 | 228.6 | 3000 PSI | MUROS T1 P8 EJES 7,8,9 ETRE I Y G M=2,22,23,24 | 2026-03-24 | 4/21/2026 12:00:00 AM | 28 | 21 | 25 | 119 | MURO | 24.4 | 3 | 119.048
B-19322 VIALE 26 | 228.6 | 3000 PSI | MUROS T1 P8 EJES 7,8,9 ETRE I Y G M=2,22,23,24 | 2026-03-24 | 4/21/2026 12:00:00 AM | 28 | 21 | 23.7 | 113 | MURO | 24.4 | 3 | 112.857
B-19322 VIALE 26 | 228.6 | 3000 PSI | MUROS T1 P8 EJES 7,8,9 ETRE I Y G M=2,22,23,24 | 2026-03-24 | 4/21/2026 12:00:00 AM | 28 | 21 | 24.5 | 116 | MURO | 24.4 | 3 | 116.667
B-19322 VIALE 26 | 203.2 | 3000 PSI | MUROS T1 P8 EJES 10 Y 11 ENTRE J Y G M=2,25,23,9,228,9 | 2026-03-20 | 4/17/2026 12:00:00 AM | 28 | 21 | 31.6 | 150 | MURO | 30.833 | 6 | 150.476
B-19322 VIALE 26 | 203.2 | 3000 PSI | MUROS T1 P8 EJES 10 Y 11 ENTRE J Y G M=2,25,23,9,228,9 | 2026-03-20 | 4/17/2026 12:00:00 AM | 28 | 21 | 30.8 | 147 | MURO | 30.833 | 6 | 146.667
B-19322 VIALE 26 | 203.2 | 3000 PSI | MUROS T1 P8 EJES 10 Y 11 ENTRE J Y G M=2,25,23,9,228,9 | 2026-03-20 | 4/17/2026 12:00:00 AM | 28 | 21 | 30 | 143 | MURO | 30.833 | 6 | 142.857
B-19322 VIALE 26 | 228.6 | 3000 PSI | MUROS T2 P12 EJE 5 J AL F EJE 4 J LA F EJE 3 DEL J AL AM=32,9A,29A | 2026-03-24 | 4/21/2026 12:00:00 AM | 28 | 21 | 23.6 | 112 | MURO | 24.3 | 3 | 112.381
B-19322 VIALE 26 | 228.6 | 3000 PSI | MUROS T2 P12 EJE 5 J AL F EJE 4 J LA F EJE 3 DEL J AL AM=32,9A,29A | 2026-03-24 | 4/21/2026 12:00:00 AM | 28 | 21 | 25.3 | 120 | MURO | 24.3 | 3 | 120.476
B-19322 VIALE 26 | 228.6 | 3000 PSI | MUROS T2 P12 EJE 5 J AL F EJE 4 J LA F EJE 3 DEL J AL AM=32,9A,29A | 2026-03-24 | 4/21/2026 12:00:00 AM | 28 | 21 | 24 | 114 | MURO | 24.3 | 3 | 114.286
B-19322 VIALE 26 | 184.15 | 3000 PSI | PLACA T2 PISO 12 EJES 1 AL 4 ENTRE A Y J | 2026-03-24 | 4/21/2026 12:00:00 AM | 28 | 21 | 26.3 | 125 | PLACA | 25.8 | 3 | 125.238
B-19322 VIALE 26 | 184.15 | 3000 PSI | PLACA T2 PISO 12 EJES 1 AL 4 ENTRE A Y J | 2026-03-24 | 4/21/2026 12:00:00 AM | 28 | 21 | 23.8 | 114 | PLACA | 25.8 | 3 | 113.333
B-19322 VIALE 26 | 184.15 | 3000 PSI | PLACA T2 PISO 12 EJES 1 AL 4 ENTRE A Y J | 2026-03-24 | 4/21/2026 12:00:00 AM | 28 | 21 | 27.3 | 130 | PLACA | 25.8 | 3 | 130
B-19322 VIALE 26 | 203.2 | 3000 PSI | MUROS T2 P12 EJES 7 J-F M=323,9,29, EJE 6 A Y J M=14,3,2 EJE 4 Y 5 A Y D M=32,9,29 | 2026-03-25 | 4/22/2026 12:00:00 AM | 28 | 21 | 26.5 | 126 | MURO | 26.9 | 3 | 126.19
B-19322 VIALE 26 | 203.2 | 3000 PSI | MUROS T2 P12 EJES 7 J-F M=323,9,29, EJE 6 A Y J M=14,3,2 EJE 4 Y 5 A Y D M=32,9,29 | 2026-03-25 | 4/22/2026 12:00:00 AM | 28 | 21 | 27.5 | 131 | MURO | 26.9 | 3 | 130.952
B-19322 VIALE 26 | 203.2 | 3000 PSI | MUROS T2 P12 EJES 7 J-F M=323,9,29, EJE 6 A Y J M=14,3,2 EJE 4 Y 5 A Y D M=32,9,29 | 2026-03-25 | 4/22/2026 12:00:00 AM | 28 | 21 | 26.7 | 127 | MURO | 26.9 | 3 | 127.143
B-19322 VIALE 26 | 152.4 | 3000 PSI | PLACA T2 PISO 13 EJES 12 AL 15 ENTRE A Y J | 2026-03-25 | 4/22/2026 12:00:00 AM | 28 | 21 | 26.1 | 124 | PLACA | 27.467 | 3 | 124.286
B-19322 VIALE 26 | 152.4 | 3000 PSI | PLACA T2 PISO 13 EJES 12 AL 15 ENTRE A Y J | 2026-03-25 | 4/22/2026 12:00:00 AM | 28 | 21 | 28.9 | 138 | PLACA | 27.467 | 3 | 137.619
B-19322 VIALE 26 | 152.4 | 3000 PSI | PLACA T2 PISO 13 EJES 12 AL 15 ENTRE A Y J | 2026-03-25 | 4/22/2026 12:00:00 AM | 28 | 21 | 27.4 | 130 | PLACA | 27.467 | 3 | 130.476
B-19322 VIALE 26 | 228.6 | 3000 PSI | MURO T1 P8 EJES 4Y5 ENTRE AF M= 2,13,9,22,23,24 | 2026-03-25 | 4/22/2026 12:00:00 AM | 28 | 21 | 33.1 | 158 | MURO | 32.067 | 3 | 157.619
B-19322 VIALE 26 | 228.6 | 3000 PSI | MURO T1 P8 EJES 4Y5 ENTRE AF M= 2,13,9,22,23,24 | 2026-03-25 | 4/22/2026 12:00:00 AM | 28 | 21 | 32 | 152 | MURO | 32.067 | 3 | 152.381
B-19322 VIALE 26 | 228.6 | 3000 PSI | MURO T1 P8 EJES 4Y5 ENTRE AF M= 2,13,9,22,23,24 | 2026-03-25 | 4/22/2026 12:00:00 AM | 28 | 21 | 31.1 | 148 | MURO | 32.067 | 3 | 148.095
B-19322 VIALE 26 | 139.7 | 3000 PSI | PLACA T2 PISO 13 EJES 10 AL 12 ENTRE A Y J | 2026-03-26 | 4/23/2026 12:00:00 AM | 28 | 21 | 27.7 | 132 | PLACA | 27.667 | 3 | 131.905
B-19322 VIALE 26 | 139.7 | 3000 PSI | PLACA T2 PISO 13 EJES 10 AL 12 ENTRE A Y J | 2026-03-26 | 4/23/2026 12:00:00 AM | 28 | 21 | 27.5 | 131 | PLACA | 27.667 | 3 | 130.952
B-19322 VIALE 26 | 139.7 | 3000 PSI | PLACA T2 PISO 13 EJES 10 AL 12 ENTRE A Y J | 2026-03-26 | 4/23/2026 12:00:00 AM | 28 | 21 | 27.8 | 132 | PLACA | 27.667 | 3 | 132.381
B-19322 VIALE 26 | 203.2 | 3000 PSI | MUROS T1 P8 EJE 3 Y 4 ENTRE J Y G 28,13,23,24 | 2026-03-26 | 4/23/2026 12:00:00 AM | 28 | 21 | 31.3 | 149 | MURO | 28.4 | 3 | 149.048
B-19322 VIALE 26 | 203.2 | 3000 PSI | MUROS T1 P8 EJE 3 Y 4 ENTRE J Y G 28,13,23,24 | 2026-03-26 | 4/23/2026 12:00:00 AM | 28 | 21 | 25.5 | 122 | MURO | 28.4 | 3 | 121.429
B-19322 VIALE 26 | 203.2 | 3000 PSI | MUROS T1 P8 EJE 3 Y 4 ENTRE J Y G 28,13,23,24 | 2026-03-26 | 4/23/2026 12:00:00 AM | 28 | 21 | 28.4 | 135 | MURO | 28.4 | 3 | 135.238
B-19322 VIALE 26 | 215.9 | 3000 PSI | MUROS T2 PISO 12 EJES 2 AL 1 ENTRE A Y J M=1,5,20,19,22,23,24 | 2026-03-27 | 4/24/2026 12:00:00 AM | 28 | 21 | 24.1 | 115 | MURO | 25.1 | 3 | 114.762
B-19322 VIALE 26 | 215.9 | 3000 PSI | MUROS T2 PISO 12 EJES 2 AL 1 ENTRE A Y J M=1,5,20,19,22,23,24 | 2026-03-27 | 4/24/2026 12:00:00 AM | 28 | 21 | 24.5 | 116 | MURO | 25.1 | 3 | 116.667
B-19322 VIALE 26 | 215.9 | 3000 PSI | MUROS T2 PISO 12 EJES 2 AL 1 ENTRE A Y J M=1,5,20,19,22,23,24 | 2026-03-27 | 4/24/2026 12:00:00 AM | 28 | 21 | 26.7 | 127 | MURO | 25.1 | 3 | 127.143
B-19322 VIALE 26 | 228.6 | 3000 PSI | MUROS T1 P8 EJES 14-10 ENTRE A Y F M=2A,25,1,2,3,22,9,13 | 2026-03-19 | 4/16/2026 12:00:00 AM | 28 | 21 | 34.2 | 163 | MURO | 31.167 | 3 | 162.857
B-19322 VIALE 26 | 228.6 | 3000 PSI | MUROS T1 P8 EJES 14-10 ENTRE A Y F M=2A,25,1,2,3,22,9,13 | 2026-03-19 | 4/16/2026 12:00:00 AM | 28 | 21 | 29.7 | 141 | MURO | 31.167 | 3 | 141.429
B-19322 VIALE 26 | 228.6 | 3000 PSI | MUROS T1 P8 EJES 14-10 ENTRE A Y F M=2A,25,1,2,3,22,9,13 | 2026-03-19 | 4/16/2026 12:00:00 AM | 28 | 21 | 29.6 | 141 | MURO | 31.167 | 3 | 140.952
B-19322 VIALE 26 | 177.8 | 3000 PSI | PLACA T2 PISO 13 EJE 7 AL 10 ENTRE AYJ | 2026-03-28 | 4/25/2026 12:00:00 AM | 28 | 21 | 30 | 143 | PLACA | 32.6 | 6 | 142.857
B-19322 VIALE 26 | 177.8 | 3000 PSI | PLACA T2 PISO 13 EJE 7 AL 10 ENTRE AYJ | 2026-03-28 | 4/25/2026 12:00:00 AM | 28 | 21 | 28.9 | 138 | PLACA | 32.6 | 6 | 137.619
B-19322 VIALE 26 | 177.8 | 3000 PSI | PLACA T2 PISO 13 EJE 7 AL 10 ENTRE AYJ | 2026-03-28 | 4/25/2026 12:00:00 AM | 28 | 21 | 29.4 | 140 | PLACA | 32.6 | 6 | 140
B-19322 VIALE 26 | 177.8 | 3000 PSI | PLACA T2 PISO 13 EJE 7 AL 10 ENTRE AYJ | 2026-03-28 | 4/25/2026 12:00:00 AM | 28 | 21 | 35.3 | 168 | PLACA | 32.6 | 6 | 168.095
B-19322 VIALE 26 | 177.8 | 3000 PSI | PLACA T2 PISO 13 EJE 7 AL 10 ENTRE AYJ | 2026-03-28 | 4/25/2026 12:00:00 AM | 28 | 21 | 35.3 | 168 | PLACA | 32.6 | 6 | 168.095
B-19322 VIALE 26 | 177.8 | 3000 PSI | PLACA T2 PISO 13 EJE 7 AL 10 ENTRE AYJ | 2026-03-28 | 4/25/2026 12:00:00 AM | 28 | 21 | 36.7 | 174 | PLACA | 32.6 | 6 | 174.762
B-19322 VIALE 26 | 177.8 | 3000 PSI | PLACA T1 PISO 9 EJES 8 AL 10 ENTRE A Y D | 2026-03-27 | 4/24/2026 12:00:00 AM | 28 | 21 | 33.5 | 160 | PLACA | 31.967 | 3 | 159.524
B-19322 VIALE 26 | 177.8 | 3000 PSI | PLACA T1 PISO 9 EJES 8 AL 10 ENTRE A Y D | 2026-03-27 | 4/24/2026 12:00:00 AM | 28 | 21 | 29 | 138 | PLACA | 31.967 | 3 | 138.095
B-19322 VIALE 26 | 177.8 | 3000 PSI | PLACA T1 PISO 9 EJES 8 AL 10 ENTRE A Y D | 2026-03-27 | 4/24/2026 12:00:00 AM | 28 | 21 | 33.4 | 159 | PLACA | 31.967 | 3 | 159.048
B-19322 VIALE 26 | 177.8 | 3000 PSI | MUROS T2 PISO 13 EJE 11 AL 15 JYF #29,9,32 | 2026-03-30 | 4/27/2026 12:00:00 AM | 28 | 21 | 22 | 104 | MURO | 22.933 | 3 | 104.762
B-19322 VIALE 26 | 177.8 | 3000 PSI | MUROS T2 PISO 13 EJE 11 AL 15 JYF #29,9,32 | 2026-03-30 | 4/27/2026 12:00:00 AM | 28 | 21 | 23.5 | 112 | MURO | 22.933 | 3 | 111.905
B-19322 VIALE 26 | 177.8 | 3000 PSI | MUROS T2 PISO 13 EJE 11 AL 15 JYF #29,9,32 | 2026-03-30 | 4/27/2026 12:00:00 AM | 28 | 21 | 23.3 | 111 | MURO | 22.933 | 3 | 110.952
B-19322 VIALE 26 | 177.8 | 3000 PSI | PLACA PISO 9 T1 EJES 10 AL 12 ENYRES A Y J | 2026-03-26 | 4/23/2026 12:00:00 AM | 28 | 21 | 30.4 | 145 | PLACA | 31.033 | 3 | 144.762
B-19322 VIALE 26 | 177.8 | 3000 PSI | PLACA PISO 9 T1 EJES 10 AL 12 ENYRES A Y J | 2026-03-26 | 4/23/2026 12:00:00 AM | 28 | 21 | 32 | 152 | PLACA | 31.033 | 3 | 152.381
B-19322 VIALE 26 | 177.8 | 3000 PSI | PLACA PISO 9 T1 EJES 10 AL 12 ENYRES A Y J | 2026-03-26 | 4/23/2026 12:00:00 AM | 28 | 21 | 30.7 | 146 | PLACA | 31.033 | 3 | 146.19
B-19322 VIALE 26 | 152.4 | 3000 PSI | PLACA T2 PISO 13 EJES 3 AL 6 ENTRE A Y J | 2026-03-31 | 4/28/2026 12:00:00 AM | 28 | 21 | 27.2 | 129 | PLACA | 26.9 | 3 | 129.524
B-19322 VIALE 26 | 152.4 | 3000 PSI | PLACA T2 PISO 13 EJES 3 AL 6 ENTRE A Y J | 2026-03-31 | 4/28/2026 12:00:00 AM | 28 | 21 | 25.9 | 124 | PLACA | 26.9 | 3 | 123.333
B-19322 VIALE 26 | 152.4 | 3000 PSI | PLACA T2 PISO 13 EJES 3 AL 6 ENTRE A Y J | 2026-03-31 | 4/28/2026 12:00:00 AM | 28 | 21 | 27.6 | 131 | PLACA | 26.9 | 3 | 131.429
B-19322 VIALE 26 | 203.2 | 3000 PSI | MUROS P13 T2 EJE 12 AL 15 ENTRE A Y D M=3,4,35,36,37,38,39 | 2026-03-31 | 4/28/2026 12:00:00 AM | 28 | 21 | 26 | 124 | MURO | 26.067 | 3 | 123.81
B-19322 VIALE 26 | 203.2 | 3000 PSI | MUROS P13 T2 EJE 12 AL 15 ENTRE A Y D M=3,4,35,36,37,38,39 | 2026-03-31 | 4/28/2026 12:00:00 AM | 28 | 21 | 24.8 | 118 | MURO | 26.067 | 3 | 118.095
B-19322 VIALE 26 | 203.2 | 3000 PSI | MUROS P13 T2 EJE 12 AL 15 ENTRE A Y D M=3,4,35,36,37,38,39 | 2026-03-31 | 4/28/2026 12:00:00 AM | 28 | 21 | 27.4 | 130 | MURO | 26.067 | 3 | 130.476
B-19322 VIALE 26 | 177.8 | 3000 PSI | PLACA T1 PISO 8 EJES 1 Y 4 ENTRE A Y J | 2026-03-20 | 4/17/2026 12:00:00 AM | 28 | 21 | 30.9 | 147 | PLACA | 30.133 | 3 | 147.143
B-19322 VIALE 26 | 177.8 | 3000 PSI | PLACA T1 PISO 8 EJES 1 Y 4 ENTRE A Y J | 2026-03-20 | 4/17/2026 12:00:00 AM | 28 | 21 | 30 | 143 | PLACA | 30.133 | 3 | 142.857
B-19322 VIALE 26 | 177.8 | 3000 PSI | PLACA T1 PISO 8 EJES 1 Y 4 ENTRE A Y J | 2026-03-20 | 4/17/2026 12:00:00 AM | 28 | 21 | 29.5 | 140 | PLACA | 30.133 | 3 | 140.476
B-19322 VIALE 26 | 127 | 3000 PSI | PLACA T1 PISO 8 EJES 10 AL 12 ENTRE A Y J | 2026-03-17 | 4/14/2026 12:00:00 AM | 28 | 21 | 27.8 | 132 | PLACA | 28.633 | 3 | 132.381
B-19322 VIALE 26 | 127 | 3000 PSI | PLACA T1 PISO 8 EJES 10 AL 12 ENTRE A Y J | 2026-03-17 | 4/14/2026 12:00:00 AM | 28 | 21 | 28.7 | 137 | PLACA | 28.633 | 3 | 136.667
B-19322 VIALE 26 | 127 | 3000 PSI | PLACA T1 PISO 8 EJES 10 AL 12 ENTRE A Y J | 2026-03-17 | 4/14/2026 12:00:00 AM | 28 | 21 | 29.4 | 140 | PLACA | 28.633 | 3 | 140
B-19322 VIALE 26 | 152.4 | 3000 PSI | PLACA T1 PISO 8 EJES 4 Y 6 ENTRE A Y J | 2026-03-19 | 4/16/2026 12:00:00 AM | 28 | 21 | 32.8 | 156 | PLACA | 30.767 | 3 | 156.19
B-19322 VIALE 26 | 152.4 | 3000 PSI | PLACA T1 PISO 8 EJES 4 Y 6 ENTRE A Y J | 2026-03-19 | 4/16/2026 12:00:00 AM | 28 | 21 | 31.3 | 149 | PLACA | 30.767 | 3 | 149.048
B-19322 VIALE 26 | 152.4 | 3000 PSI | PLACA T1 PISO 8 EJES 4 Y 6 ENTRE A Y J | 2026-03-19 | 4/16/2026 12:00:00 AM | 28 | 21 | 28.2 | 134 | PLACA | 30.767 | 3 | 134.286
B-19322 VIALE 26 | 177.8 | 3000 PSI | PLACA T1 PISO 8 EJES 6 Y 8 ENTRE A Y J | 2026-03-18 | 4/15/2026 12:00:00 AM | 28 | 21 | 32.9 | 156 | PLACA | 32.967 | 3 | 156.667
B-19322 VIALE 26 | 177.8 | 3000 PSI | PLACA T1 PISO 8 EJES 6 Y 8 ENTRE A Y J | 2026-03-18 | 4/15/2026 12:00:00 AM | 28 | 21 | 32.7 | 155 | PLACA | 32.967 | 3 | 155.714
B-19322 VIALE 26 | 177.8 | 3000 PSI | PLACA T1 PISO 8 EJES 6 Y 8 ENTRE A Y J | 2026-03-18 | 4/15/2026 12:00:00 AM | 28 | 21 | 33.3 | 159 | PLACA | 32.967 | 3 | 158.571
B-19322 VIALE 26 | 177.8 | 3000 PSI | PLACA T1 PISO 8 EJES 15 AL 12 ENTRE A Y J | 2026-03-25 | 4/22/2026 12:00:00 AM | 28 | 21 | 33.2 | 158 | PLACA | 33.533 | 3 | 158.095
B-19322 VIALE 26 | 177.8 | 3000 PSI | PLACA T1 PISO 8 EJES 15 AL 12 ENTRE A Y J | 2026-03-25 | 4/22/2026 12:00:00 AM | 28 | 21 | 32.5 | 154 | PLACA | 33.533 | 3 | 154.762
B-19322 VIALE 26 | 177.8 | 3000 PSI | PLACA T1 PISO 8 EJES 15 AL 12 ENTRE A Y J | 2026-03-25 | 4/22/2026 12:00:00 AM | 28 | 21 | 34.9 | 166 | PLACA | 33.533 | 3 | 166.19
B-19322 VIALE 26 | 165.1 | 3000 PSI | PLACA T1 PISO 8 EJES 8 AL 10 ENTRE A Y J | 2026-03-17 | 4/14/2026 12:00:00 AM | 28 | 21 | 31.7 | 151 | PLACA | 32.2 | 3 | 150.952
B-19322 VIALE 26 | 165.1 | 3000 PSI | PLACA T1 PISO 8 EJES 8 AL 10 ENTRE A Y J | 2026-03-17 | 4/14/2026 12:00:00 AM | 28 | 21 | 32.6 | 155 | PLACA | 32.2 | 3 | 155.238
B-19322 VIALE 26 | 165.1 | 3000 PSI | PLACA T1 PISO 8 EJES 8 AL 10 ENTRE A Y J | 2026-03-17 | 4/14/2026 12:00:00 AM | 28 | 21 | 32.3 | 154 | PLACA | 32.2 | 3 | 153.81
B-19322 VIALE 26 | 203.2 | 3000 PSI | MUROS T1 P8 EJES 10 Y 11 ENTRE J Y G M=2,25,23,9,228,9 | 2026-03-20 | 4/17/2026 12:00:00 AM | 28 | 21 | 31.7 | 151 | MURO | 30.833 | 6 | 150.952
B-19322 VIALE 26 | 203.2 | 3000 PSI | MUROS T1 P8 EJES 10 Y 11 ENTRE J Y G M=2,25,23,9,228,9 | 2026-03-20 | 4/17/2026 12:00:00 AM | 28 | 21 | 29.7 | 142 | MURO | 30.833 | 6 | 141.429
B-19322 VIALE 26 | 203.2 | 3000 PSI | MUROS T1 P8 EJES 10 Y 11 ENTRE J Y G M=2,25,23,9,228,9 | 2026-03-20 | 4/17/2026 12:00:00 AM | 28 | 21 | 31.2 | 149 | MURO | 30.833 | 6 | 148.571
B-19322 VIALE 26 | 203.2 | 3000 PSI | MUROS T1 P9 EJES 15-11 ENTRE J Y G M=31,32,3,4,28,2,25 | 2026-04-06 | 5/4/2026 12:00:00 AM | 28 | 21 | 28.8 | 137 | MURO | 26.7 | 3 | 137.143
B-19322 VIALE 26 | 203.2 | 3000 PSI | MUROS T1 P9 EJES 15-11 ENTRE J Y G M=31,32,3,4,28,2,25 | 2026-04-06 | 5/4/2026 12:00:00 AM | 28 | 21 | 24 | 114 | MURO | 26.7 | 3 | 114.286
B-19322 VIALE 26 | 203.2 | 3000 PSI | MUROS T1 P9 EJES 15-11 ENTRE J Y G M=31,32,3,4,28,2,25 | 2026-04-06 | 5/4/2026 12:00:00 AM | 28 | 21 | 27.3 | 130 | MURO | 26.7 | 3 | 130
B-19322 VIALE 26 | 228.6 | 3000 PSI | MUROS T2 P13 EJE 10 ENTRE A Y J EJE 8 Y 9 ENTRE J Y D M=2,31,14 | 2026-04-06 | 5/4/2026 12:00:00 AM | 28 | 21 | 30 | 143 | MURO | 30.167 | 3 | 142.857
B-19322 VIALE 26 | 228.6 | 3000 PSI | MUROS T2 P13 EJE 10 ENTRE A Y J EJE 8 Y 9 ENTRE J Y D M=2,31,14 | 2026-04-06 | 5/4/2026 12:00:00 AM | 28 | 21 | 28.7 | 137 | MURO | 30.167 | 3 | 136.667
B-19322 VIALE 26 | 228.6 | 3000 PSI | MUROS T2 P13 EJE 10 ENTRE A Y J EJE 8 Y 9 ENTRE J Y D M=2,31,14 | 2026-04-06 | 5/4/2026 12:00:00 AM | 28 | 21 | 31.8 | 151 | MURO | 30.167 | 3 | 151.429
B-19322 VIALE 26 | 203.2 | 3000 PSI | MUROS T1 P9 EJES 14 Y 113 ENTRE A Y F M=1,23,25,9,2,22,13 | 2026-04-07 | 5/5/2026 12:00:00 AM | 28 | 21 | 24.6 | 117 | MURO | 28.6 | 3 | 117.143
B-19322 VIALE 26 | 203.2 | 3000 PSI | MUROS T1 P9 EJES 14 Y 113 ENTRE A Y F M=1,23,25,9,2,22,13 | 2026-04-07 | 5/5/2026 12:00:00 AM | 28 | 21 | 30.9 | 147 | MURO | 28.6 | 3 | 147.143
B-19322 VIALE 26 | 203.2 | 3000 PSI | MUROS T1 P9 EJES 14 Y 113 ENTRE A Y F M=1,23,25,9,2,22,13 | 2026-04-07 | 5/5/2026 12:00:00 AM | 28 | 21 | 30.3 | 144 | MURO | 28.6 | 3 | 144.286
B-19322 VIALE 26 | 228.6 | 3000 PSI | MUROS T2 P13 EJE 6 ENTRE A Y J M=2,31,14 EJE 7,8 Y 9 - A Y D # 29,9,32 | 2026-04-07 | 5/5/2026 12:00:00 AM | 28 | 21 | 26.1 | 124 | MURO | 26.733 | 3 | 124.286
B-19322 VIALE 26 | 228.6 | 3000 PSI | MUROS T2 P13 EJE 6 ENTRE A Y J M=2,31,14 EJE 7,8 Y 9 - A Y D # 29,9,32 | 2026-04-07 | 5/5/2026 12:00:00 AM | 28 | 21 | 27.8 | 132 | MURO | 26.733 | 3 | 132.381
B-19322 VIALE 26 | 228.6 | 3000 PSI | MUROS T2 P13 EJE 6 ENTRE A Y J M=2,31,14 EJE 7,8 Y 9 - A Y D # 29,9,32 | 2026-04-07 | 5/5/2026 12:00:00 AM | 28 | 21 | 26.3 | 125 | MURO | 26.733 | 3 | 125.238
B-19322 VIALE 26 | 177.8 | 3000 PSI | MUROS T2 P13 EJE 7 - J E M=9,29,32 EJE 4 J-E EJE 3,4,5 A-D M=2,31,14 | 2026-04-08 | 5/6/2026 12:00:00 AM | 28 | 21 | 26.8 | 128 | MURO | 26.333 | 3 | 127.619
B-19322 VIALE 26 | 177.8 | 3000 PSI | MUROS T2 P13 EJE 7 - J E M=9,29,32 EJE 4 J-E EJE 3,4,5 A-D M=2,31,14 | 2026-04-08 | 5/6/2026 12:00:00 AM | 28 | 21 | 24.5 | 117 | MURO | 26.333 | 3 | 116.667
B-19322 VIALE 26 | 177.8 | 3000 PSI | MUROS T2 P13 EJE 7 - J E M=9,29,32 EJE 4 J-E EJE 3,4,5 A-D M=2,31,14 | 2026-04-08 | 5/6/2026 12:00:00 AM | 28 | 21 | 27.7 | 132 | MURO | 26.333 | 3 | 131.905
B-19322 VIALE 26 | 184.15 | 3000 PSI | MUROS T1 P9 EJES 9-10 ENTRE A Y J M=2,9,22,13,23,25 | 2026-04-08 | 5/6/2026 12:00:00 AM | 28 | 21 | 24 | 114 | MURO | 26.433 | 3 | 114.286
B-19322 VIALE 26 | 184.15 | 3000 PSI | MUROS T1 P9 EJES 9-10 ENTRE A Y J M=2,9,22,13,23,25 | 2026-04-08 | 5/6/2026 12:00:00 AM | 28 | 21 | 27.6 | 131 | MURO | 26.433 | 3 | 131.429
B-19322 VIALE 26 | 184.15 | 3000 PSI | MUROS T1 P9 EJES 9-10 ENTRE A Y J M=2,9,22,13,23,25 | 2026-04-08 | 5/6/2026 12:00:00 AM | 28 | 21 | 27.7 | 132 | MURO | 26.433 | 3 | 131.905
B-19322 VIALE 26 | 165.1 | 3000 PSI | PLACA T1 PISO 9 EJES 6-8 ENTRE A Y J | 2026-04-07 | 5/5/2026 12:00:00 AM | 28 | 21 | 30.7 | 146 | PLACA | 29.367 | 3 | 146.19
B-19322 VIALE 26 | 165.1 | 3000 PSI | PLACA T1 PISO 9 EJES 6-8 ENTRE A Y J | 2026-04-07 | 5/5/2026 12:00:00 AM | 28 | 21 | 25.8 | 123 | PLACA | 29.367 | 3 | 122.857
B-19322 VIALE 26 | 165.1 | 3000 PSI | PLACA T1 PISO 9 EJES 6-8 ENTRE A Y J | 2026-04-07 | 5/5/2026 12:00:00 AM | 28 | 21 | 31.6 | 150 | PLACA | 29.367 | 3 | 150.476
B-19322 VIALE 26 | 177.8 | 3000 PSI | PLACA T1 PISO 9 EJE 4 Y 6 ENTRE A Y J | 2026-04-08 | 5/6/2026 12:00:00 AM | 28 | 21 | 32 | 152 | PLACA | 31.1 | 3 | 152.381
B-19322 VIALE 26 | 177.8 | 3000 PSI | PLACA T1 PISO 9 EJE 4 Y 6 ENTRE A Y J | 2026-04-08 | 5/6/2026 12:00:00 AM | 28 | 21 | 32.8 | 156 | PLACA | 31.1 | 3 | 156.19
B-19322 VIALE 26 | 177.8 | 3000 PSI | PLACA T1 PISO 9 EJE 4 Y 6 ENTRE A Y J | 2026-04-08 | 5/6/2026 12:00:00 AM | 28 | 21 | 28.5 | 136 | PLACA | 31.1 | 3 | 135.714
B-19322 VIALE 26 | 203.2 | 3000 PSI | MUROS T2 913 EJE 2 AL 1 ENTRE A YD M=19,20,21,22,23,24 | 2026-04-10 | 5/8/2026 12:00:00 AM | 28 | 21 | 27.7 | 132 | MURO | 27.933 | 3 | 131.905
B-19322 VIALE 26 | 203.2 | 3000 PSI | MUROS T2 913 EJE 2 AL 1 ENTRE A YD M=19,20,21,22,23,24 | 2026-04-10 | 5/8/2026 12:00:00 AM | 28 | 21 | 25.7 | 122 | MURO | 27.933 | 3 | 122.381
B-19322 VIALE 26 | 203.2 | 3000 PSI | MUROS T2 913 EJE 2 AL 1 ENTRE A YD M=19,20,21,22,23,24 | 2026-04-10 | 5/8/2026 12:00:00 AM | 28 | 21 | 30.4 | 145 | MURO | 27.933 | 3 | 144.762
B-19322 VIALE 26 | 152.4 | 3000 PSI | PLACA T1 PISO 9 EJES 1 Y 4 ENTRE A Y J | 2026-04-09 | 5/7/2026 12:00:00 AM | 28 | 21 | 0 | 144 | PLACA | 18.183 | 6 | 0
B-19322 VIALE 26 | 152.4 | 3000 PSI | PLACA T1 PISO 9 EJES 1 Y 4 ENTRE A Y J | 2026-04-09 | 5/7/2026 12:00:00 AM | 28 | 21 | 0 | 144 | PLACA | 18.183 | 6 | 0
B-19322 VIALE 26 | 152.4 | 3000 PSI | PLACA T1 PISO 9 EJES 1 Y 4 ENTRE A Y J | 2026-04-09 | 5/7/2026 12:00:00 AM | 28 | 21 | 0 | 136 | PLACA | 18.183 | 6 | 0
B-19322 VIALE 26 | 203.2 | 3000 PSI | MUROS T2 P13 EJE 5 DEL J-F EJE 2,3 J-F # 29A,9A-32 MURO 15 EJE F | 2026-04-09 | 5/7/2026 12:00:00 AM | 28 | 21 | 36.6 | 174 | MURO | 36.133 | 3 | 174.286
B-19322 VIALE 26 | 203.2 | 3000 PSI | MUROS T2 P13 EJE 5 DEL J-F EJE 2,3 J-F # 29A,9A-32 MURO 15 EJE F | 2026-04-09 | 5/7/2026 12:00:00 AM | 28 | 21 | 35.8 | 170 | MURO | 36.133 | 3 | 170.476
B-19322 VIALE 26 | 203.2 | 3000 PSI | MUROS T2 P13 EJE 5 DEL J-F EJE 2,3 J-F # 29A,9A-32 MURO 15 EJE F | 2026-04-09 | 5/7/2026 12:00:00 AM | 28 | 21 | 36 | 171 | MURO | 36.133 | 3 | 171.429
B-19322 VIALE 26 | 203.2 | 3000 PSI | MUROS T1 P9 EJES 7 Y 8 ENTRE A Y J M=2,13,9,22,24,23 | 2026-04-09 | 5/7/2026 12:00:00 AM | 28 | 21 | 34.5 | 164 | MURO | 35.667 | 3 | 164.286
B-19322 VIALE 26 | 203.2 | 3000 PSI | MUROS T1 P9 EJES 7 Y 8 ENTRE A Y J M=2,13,9,22,24,23 | 2026-04-09 | 5/7/2026 12:00:00 AM | 28 | 21 | 35.9 | 171 | MURO | 35.667 | 3 | 170.952
B-19322 VIALE 26 | 203.2 | 3000 PSI | MUROS T1 P9 EJES 7 Y 8 ENTRE A Y J M=2,13,9,22,24,23 | 2026-04-09 | 5/7/2026 12:00:00 AM | 28 | 21 | 36.6 | 174 | MURO | 35.667 | 3 | 174.286
B-19322 VIALE 26 | 152.4 | 3000 PSI | PLACA T1 PISO 9 EJES 1 Y 4 ENTRE A Y J | 2026-04-09 | 5/7/2026 12:00:00 AM | 28 | 21 | 37.1 | 177 | PLACA | 18.183 | 6 | 176.667
B-19322 VIALE 26 | 152.4 | 3000 PSI | PLACA T1 PISO 9 EJES 1 Y 4 ENTRE A Y J | 2026-04-09 | 5/7/2026 12:00:00 AM | 28 | 21 | 37 | 176 | PLACA | 18.183 | 6 | 176.19
B-19322 VIALE 26 | 152.4 | 3000 PSI | PLACA T1 PISO 9 EJES 1 Y 4 ENTRE A Y J | 2026-04-09 | 5/7/2026 12:00:00 AM | 28 | 21 | 35 | 166 | PLACA | 18.183 | 6 | 166.667
B-19322 VIALE 26 | 177.8 | 3000 PSI | PLACA T2 PISO 14 EJES 15 AL 11 ENTRE A Y J | 2026-04-09 | 5/7/2026 12:00:00 AM | 28 | 21 | 40.6 | 193 | PLACA | 38.5 | 3 | 193.333
B-19322 VIALE 26 | 177.8 | 3000 PSI | PLACA T2 PISO 14 EJES 15 AL 11 ENTRE A Y J | 2026-04-09 | 5/7/2026 12:00:00 AM | 28 | 21 | 38.4 | 183 | PLACA | 38.5 | 3 | 182.857
B-19322 VIALE 26 | 177.8 | 3000 PSI | PLACA T2 PISO 14 EJES 15 AL 11 ENTRE A Y J | 2026-04-09 | 5/7/2026 12:00:00 AM | 28 | 21 | 36.5 | 174 | PLACA | 38.5 | 3 | 173.81
B-19322 VIALE 26 | 228.6 | 3000 PSI | MUROS T1 P9 EJES 5-6 ENTTE A Y J M=2,9,13,22,23,24 | 2026-04-10 | 5/8/2026 12:00:00 AM | 28 | 21 | 31.4 | 150 | MURO | 30.233 | 3 | 149.524
B-19322 VIALE 26 | 228.6 | 3000 PSI | MUROS T1 P9 EJES 5-6 ENTTE A Y J M=2,9,13,22,23,24 | 2026-04-10 | 5/8/2026 12:00:00 AM | 28 | 21 | 29.6 | 141 | MURO | 30.233 | 3 | 140.952
B-19322 VIALE 26 | 228.6 | 3000 PSI | MUROS T1 P9 EJES 5-6 ENTTE A Y J M=2,9,13,22,23,24 | 2026-04-10 | 5/8/2026 12:00:00 AM | 28 | 21 | 29.7 | 141 | MURO | 30.233 | 3 | 141.429
B-19322 VIALE 26 | 152.4 | 3000 PSI | PLACA T2 P14 EJE 8 AL 10 ENTRE A Y J | 2026-04-11 | 5/9/2026 12:00:00 AM | 28 | 21 | 33.6 | 160 | PLACA | 34.6 | 3 | 160
B-19322 VIALE 26 | 152.4 | 3000 PSI | PLACA T2 P14 EJE 8 AL 10 ENTRE A Y J | 2026-04-11 | 5/9/2026 12:00:00 AM | 28 | 21 | 33.1 | 157 | PLACA | 34.6 | 3 | 157.619
B-19322 VIALE 26 | 152.4 | 3000 PSI | PLACA T2 P14 EJE 8 AL 10 ENTRE A Y J | 2026-04-11 | 5/9/2026 12:00:00 AM | 28 | 21 | 37.1 | 177 | PLACA | 34.6 | 3 | 176.667
B-19322 VIALE 26 | 177.8 | 3000 PSI | PLACA T1 PISO 10 EJES 15 Y 12 ENTRE A Y J | 2026-04-11 | 5/9/2026 12:00:00 AM | 28 | 21 | 28.6 | 136 | PLACA | 28.667 | 3 | 136.19
B-19322 VIALE 26 | 177.8 | 3000 PSI | PLACA T1 PISO 10 EJES 15 Y 12 ENTRE A Y J | 2026-04-11 | 5/9/2026 12:00:00 AM | 28 | 21 | 30.5 | 145 | PLACA | 28.667 | 3 | 145.238
B-19322 VIALE 26 | 177.8 | 3000 PSI | PLACA T1 PISO 10 EJES 15 Y 12 ENTRE A Y J | 2026-04-11 | 5/9/2026 12:00:00 AM | 28 | 21 | 26.9 | 128 | PLACA | 28.667 | 3 | 128.095
B-19322 VIALE 26 | 152.4 | 3000 PSI | PLACA T1 PISO 10 EJES 10-12 ENTRE A Y J | 2026-04-13 | 5/11/2026 12:00:00 AM | 28 | 21 | 36.1 | 172 | PLACA | 36.467 | 3 | 171.905
B-19322 VIALE 26 | 152.4 | 3000 PSI | PLACA T1 PISO 10 EJES 10-12 ENTRE A Y J | 2026-04-13 | 5/11/2026 12:00:00 AM | 28 | 21 | 36.4 | 173 | PLACA | 36.467 | 3 | 173.333
B-19322 VIALE 26 | 152.4 | 3000 PSI | PLACA T1 PISO 10 EJES 10-12 ENTRE A Y J | 2026-04-13 | 5/11/2026 12:00:00 AM | 28 | 21 | 36.9 | 176 | PLACA | 36.467 | 3 | 175.714
B-19322 VIALE 26 | 152.4 | 3000 PSI | PLACA T2 PISO 14 EJES 5 AL 8 ENTRE A Y J | 2026-04-13 | 5/11/2026 12:00:00 AM | 28 | 21 | 33.1 | 157 | PLACA | 32.3 | 3 | 157.619
B-19322 VIALE 26 | 152.4 | 3000 PSI | PLACA T2 PISO 14 EJES 5 AL 8 ENTRE A Y J | 2026-04-13 | 5/11/2026 12:00:00 AM | 28 | 21 | 31.5 | 150 | PLACA | 32.3 | 3 | 150
B-19322 VIALE 26 | 152.4 | 3000 PSI | PLACA T2 PISO 14 EJES 5 AL 8 ENTRE A Y J | 2026-04-13 | 5/11/2026 12:00:00 AM | 28 | 21 | 32.3 | 154 | PLACA | 32.3 | 3 | 153.81
B-19322 VIALE 26 | 203.2 | 3000 PSI | MUROS T1 P10 EJE 3 Y 4 ENTRE A Y J M=2,13,8,21,23,24 | 2026-04-13 | 5/11/2026 12:00:00 AM | 28 | 21 | 27.6 | 131 | MURO | 27.2 | 3 | 131.429
B-19322 VIALE 26 | 203.2 | 3000 PSI | MUROS T1 P10 EJE 3 Y 4 ENTRE A Y J M=2,13,8,21,23,24 | 2026-04-13 | 5/11/2026 12:00:00 AM | 28 | 21 | 28.2 | 134 | MURO | 27.2 | 3 | 134.286
B-19322 VIALE 26 | 203.2 | 3000 PSI | MUROS T1 P10 EJE 3 Y 4 ENTRE A Y J M=2,13,8,21,23,24 | 2026-04-13 | 5/11/2026 12:00:00 AM | 28 | 21 | 25.8 | 123 | MURO | 27.2 | 3 | 122.857
B-19322 VIALE 26 | 152.4 | 3000 PSI | PLACA T1 PISO 10 EJES 8 Y 10 ENTRE A Y J | 2026-04-14 | 5/12/2026 12:00:00 AM | 28 | 21 | 33.6 | 160 | PLACA | 27.6 | 3 | 160
B-19322 VIALE 26 | 152.4 | 3000 PSI | PLACA T1 PISO 10 EJES 8 Y 10 ENTRE A Y J | 2026-04-14 | 5/12/2026 12:00:00 AM | 28 | 21 | 23.5 | 112 | PLACA | 27.6 | 3 | 111.905
B-19322 VIALE 26 | 152.4 | 3000 PSI | PLACA T1 PISO 10 EJES 8 Y 10 ENTRE A Y J | 2026-04-14 | 5/12/2026 12:00:00 AM | 28 | 21 | 25.7 | 122 | PLACA | 27.6 | 3 | 122.381
B-19322 VIALE 26 | 228.6 | 3000 PSI | MUROS T2 P9 EJE 1 Y 2 ENTRE A Y J M=1,18,11,12,17 | 2026-04-14 | 5/12/2026 12:00:00 AM | 28 | 21 | 30 | 143 | MURO | 29.167 | 3 | 142.857
B-19322 VIALE 26 | 228.6 | 3000 PSI | MUROS T2 P9 EJE 1 Y 2 ENTRE A Y J M=1,18,11,12,17 | 2026-04-14 | 5/12/2026 12:00:00 AM | 28 | 21 | 27.7 | 132 | MURO | 29.167 | 3 | 131.905
B-19322 VIALE 26 | 228.6 | 3000 PSI | MUROS T2 P9 EJE 1 Y 2 ENTRE A Y J M=1,18,11,12,17 | 2026-04-14 | 5/12/2026 12:00:00 AM | 28 | 21 | 29.8 | 142 | MURO | 29.167 | 3 | 141.905
B-19322 VIALE 26 | 228.6 | 3000 PSI | MUROS T1 P10 EJES 15-11 ENTRE J Y G M=3,7,31,32,4,13 | 2026-04-15 | 5/13/2026 12:00:00 AM | 28 | 21 | 27.8 | 132 | MURO | 27.5 | 3 | 132.381
B-19322 VIALE 26 | 228.6 | 3000 PSI | MUROS T1 P10 EJES 15-11 ENTRE J Y G M=3,7,31,32,4,13 | 2026-04-15 | 5/13/2026 12:00:00 AM | 28 | 21 | 27.2 | 130 | MURO | 27.5 | 3 | 129.524
B-19322 VIALE 26 | 228.6 | 3000 PSI | MUROS T1 P10 EJES 15-11 ENTRE J Y G M=3,7,31,32,4,13 | 2026-04-15 | 5/13/2026 12:00:00 AM | 28 | 21 | 27.5 | 131 | MURO | 27.5 | 3 | 130.952
B-19322 VIALE 26 | 177.8 | 3000 PSI | PLACA T1 P10 EJES 6 AL 8 ENTRE A Y J | 2026-04-15 | 5/13/2026 12:00:00 AM | 28 | 21 | 30.1 | 144 | PLACA | 29.467 | 3 | 143.333
B-19322 VIALE 26 | 177.8 | 3000 PSI | PLACA T1 P10 EJES 6 AL 8 ENTRE A Y J | 2026-04-15 | 5/13/2026 12:00:00 AM | 28 | 21 | 31.1 | 148 | PLACA | 29.467 | 3 | 148.095
B-19322 VIALE 26 | 177.8 | 3000 PSI | PLACA T1 P10 EJES 6 AL 8 ENTRE A Y J | 2026-04-15 | 5/13/2026 12:00:00 AM | 28 | 21 | 27.2 | 129 | PLACA | 29.467 | 3 | 129.524
B-19322 VIALE 26 | 203.2 | 3000 PSI | MUROS T2 P14 EJES 11 AL 15 ENTRE J Y F M=9,29,52 | 2026-04-16 | 5/14/2026 12:00:00 AM | 28 | 21 | 29.7 | 141 | MURO | 29 | 3 | 141.429
B-19322 VIALE 26 | 203.2 | 3000 PSI | MUROS T2 P14 EJES 11 AL 15 ENTRE J Y F M=9,29,52 | 2026-04-16 | 5/14/2026 12:00:00 AM | 28 | 21 | 28.8 | 137 | MURO | 29 | 3 | 137.143
B-19322 VIALE 26 | 203.2 | 3000 PSI | MUROS T2 P14 EJES 11 AL 15 ENTRE J Y F M=9,29,52 | 2026-04-16 | 5/14/2026 12:00:00 AM | 28 | 21 | 28.5 | 136 | MURO | 29 | 3 | 135.714
B-19322 VIALE 26 | 177.8 | 3000 PSI | PLACA T1 PISO 10 EJES 4-6 ENTRE A Y J | 2026-04-16 | 5/14/2026 12:00:00 AM | 28 | 21 | 30.5 | 145 | PLACA | 30.6 | 3 | 145.238
B-19322 VIALE 26 | 177.8 | 3000 PSI | PLACA T1 PISO 10 EJES 4-6 ENTRE A Y J | 2026-04-16 | 5/14/2026 12:00:00 AM | 28 | 21 | 30.2 | 144 | PLACA | 30.6 | 3 | 143.81
B-19322 VIALE 26 | 177.8 | 3000 PSI | PLACA T1 PISO 10 EJES 4-6 ENTRE A Y J | 2026-04-16 | 5/14/2026 12:00:00 AM | 28 | 21 | 31.1 | 148 | PLACA | 30.6 | 3 | 148.095
B-19322 VIALE 26 | 215.6 | 3000 PSI | MUROS T1 P10 EJE 11-14 ENTRE A YF M=9,22,1,25,2,23 | 2026-04-16 | 5/14/2026 12:00:00 AM | 28 | 21 | 24.3 | 116 | MURO | 25.733 | 3 | 115.714
B-19322 VIALE 26 | 215.6 | 3000 PSI | MUROS T1 P10 EJE 11-14 ENTRE A YF M=9,22,1,25,2,23 | 2026-04-16 | 5/14/2026 12:00:00 AM | 28 | 21 | 26.7 | 127 | MURO | 25.733 | 3 | 127.143
B-19322 VIALE 26 | 215.6 | 3000 PSI | MUROS T1 P10 EJE 11-14 ENTRE A YF M=9,22,1,25,2,23 | 2026-04-16 | 5/14/2026 12:00:00 AM | 28 | 21 | 26.2 | 125 | MURO | 25.733 | 3 | 124.762
B-19322 VIALE 26 | 177.8 | 3000 PSI | PLACA T2 PISO 14 EJE 1 AL 15 ENTRE A Y J | 2026-04-17 | 5/15/2026 12:00:00 AM | 28 | 21 | 29.8 | 142 | PLACA | 29.367 | 3 | 141.905
B-19322 VIALE 26 | 177.8 | 3000 PSI | PLACA T2 PISO 14 EJE 1 AL 15 ENTRE A Y J | 2026-04-17 | 5/15/2026 12:00:00 AM | 28 | 21 | 28.1 | 134 | PLACA | 29.367 | 3 | 133.81
B-19322 VIALE 26 | 177.8 | 3000 PSI | PLACA T2 PISO 14 EJE 1 AL 15 ENTRE A Y J | 2026-04-17 | 5/15/2026 12:00:00 AM | 28 | 21 | 30.2 | 144 | PLACA | 29.367 | 3 | 143.81
B-19322 VIALE 26 | 203.2 | 3000 PSI | MUROS T1 P10 EJE 9-10 ENTRE A-J M=2,9,23,9,25 | 2026-04-17 | 5/15/2026 12:00:00 AM | 28 | 21 | 28.2 | 134 | MURO | 32.567 | 3 | 134.286
B-19322 VIALE 26 | 203.2 | 3000 PSI | MUROS T1 P10 EJE 9-10 ENTRE A-J M=2,9,23,9,25 | 2026-04-17 | 5/15/2026 12:00:00 AM | 28 | 21 | 39.6 | 188 | MURO | 32.567 | 3 | 188.571
B-19322 VIALE 26 | 203.2 | 3000 PSI | MUROS T1 P10 EJE 9-10 ENTRE A-J M=2,9,23,9,25 | 2026-04-17 | 5/15/2026 12:00:00 AM | 28 | 21 | 29.9 | 142 | MURO | 32.567 | 3 | 142.381
B-19322 VIALE 26 | 152.4 | 3000 PSI | PLACA T1 PISO 10 EJES 1-4 ENTRE A-J | 2026-04-17 | 5/15/2026 12:00:00 AM | 28 | 21 | 21.1 | 101 | PLACA | 19.533 | 3 | 100.476
B-19322 VIALE 26 | 152.4 | 3000 PSI | PLACA T1 PISO 10 EJES 1-4 ENTRE A-J | 2026-04-17 | 5/15/2026 12:00:00 AM | 28 | 21 | 19.5 | 93 | PLACA | 19.533 | 3 | 92.857
B-19322 VIALE 26 | 152.4 | 3000 PSI | PLACA T1 PISO 10 EJES 1-4 ENTRE A-J | 2026-04-17 | 5/15/2026 12:00:00 AM | 28 | 21 | 18 | 86 | PLACA | 19.533 | 3 | 85.714
B-19322 VIALE 26 | 228.9 | 3000 PSI | MUROS T2 P14 EJE 15 A AL 11 ENTRE A Y D M=29,10,32 | 2026-04-20 | 5/18/2026 12:00:00 AM | 28 | 21 | 21.3 | 101 | MURO | 22.067 | 3 | 101.429
B-19322 VIALE 26 | 228.9 | 3000 PSI | MUROS T2 P14 EJE 15 A AL 11 ENTRE A Y D M=29,10,32 | 2026-04-20 | 5/18/2026 12:00:00 AM | 28 | 21 | 23 | 109 | MURO | 22.067 | 3 | 109.524
B-19322 VIALE 26 | 228.9 | 3000 PSI | MUROS T2 P14 EJE 15 A AL 11 ENTRE A Y D M=29,10,32 | 2026-04-20 | 5/18/2026 12:00:00 AM | 28 | 21 | 21.9 | 104 | MURO | 22.067 | 3 | 104.286
B-19322 VIALE 26 | 177.8 | 3000 PSI | PLACA T1 PISO 11 EJES 12 Y 15 ENTRE A Y J | 2026-04-22 | 5/20/2026 12:00:00 AM | 28 | 21 | 25.8 | 123 | PLACA | 25.633 | 3 | 122.857
B-19322 VIALE 26 | 177.8 | 3000 PSI | PLACA T1 PISO 11 EJES 12 Y 15 ENTRE A Y J | 2026-04-22 | 5/20/2026 12:00:00 AM | 28 | 21 | 23.8 | 113 | PLACA | 25.633 | 3 | 113.333
B-19322 VIALE 26 | 177.8 | 3000 PSI | PLACA T1 PISO 11 EJES 12 Y 15 ENTRE A Y J | 2026-04-22 | 5/20/2026 12:00:00 AM | 28 | 21 | 27.3 | 130 | PLACA | 25.633 | 3 | 130
B-19322 VIALE 26 | 203.2 | 3000 PSI | MUROS T1 P10 EJES 5-6 ENTRE A Y J M=2,13,23,24,9 | 2026-04-22 | 5/20/2026 12:00:00 AM | 28 | 21 | 27.6 | 131 | MURO | 27.2 | 3 | 131.429
B-19322 VIALE 26 | 203.2 | 3000 PSI | MUROS T1 P10 EJES 5-6 ENTRE A Y J M=2,13,23,24,9 | 2026-04-22 | 5/20/2026 12:00:00 AM | 28 | 21 | 27.5 | 131 | MURO | 27.2 | 3 | 130.952
B-19322 VIALE 26 | 203.2 | 3000 PSI | MUROS T1 P10 EJES 5-6 ENTRE A Y J M=2,13,23,24,9 | 2026-04-22 | 5/20/2026 12:00:00 AM | 28 | 21 | 26.5 | 126 | MURO | 27.2 | 3 | 126.19
B-19322 VIALE 26 | 228.6 | concreto 3000 psi | Muros P10 T1 (EJES 3-4 ENTRE A-J) M=2,13,8,21,23 | 2026-04-23 | 5/21/2026 12:00:00 AM | 28 | 21 | 26.2 | 124 | MURO | 26.333 | 3 | 124.762
B-19322 VIALE 26 | 228.6 | concreto 3000 psi | Muros P10 T1 (EJES 3-4 ENTRE A-J) M=2,13,8,21,23 | 2026-04-23 | 5/21/2026 12:00:00 AM | 28 | 21 | 26 | 124 | MURO | 26.333 | 3 | 123.81
B-19322 VIALE 26 | 228.6 | concreto 3000 psi | Muros P10 T1 (EJES 3-4 ENTRE A-J) M=2,13,8,21,23 | 2026-04-23 | 5/21/2026 12:00:00 AM | 28 | 21 | 26.8 | 128 | MURO | 26.333 | 3 | 127.619
B-19322 VIALE 26 | 177.8 | concreto 3000 psi | Placa P11 T1 (ejes 10-12 entre A-J) | 2026-04-23 | 5/21/2026 12:00:00 AM | 28 | 21 | 26 | 124 | PLACA | 27.033 | 3 | 123.81
B-19322 VIALE 26 | 177.8 | concreto 3000 psi | Placa P11 T1 (ejes 10-12 entre A-J) | 2026-04-23 | 5/21/2026 12:00:00 AM | 28 | 21 | 27.1 | 129 | PLACA | 27.033 | 3 | 129.048
B-19322 VIALE 26 | 177.8 | concreto 3000 psi | Placa P11 T1 (ejes 10-12 entre A-J) | 2026-04-23 | 5/21/2026 12:00:00 AM | 28 | 21 | 28 | 133 | PLACA | 27.033 | 3 | 133.333
B-19322 VIALE 26 | 203.2 | concreto 3000 psi | Muros P14 T2 (EJES 7 Y 8 (E/J), EJES 8 Y 9 (A/D) M=2,31,14 | 2026-04-23 | 5/21/2026 12:00:00 AM | 28 | 21 | 29.7 | 142 | MURO | 28.167 | 3 | 141.429
B-19322 VIALE 26 | 203.2 | concreto 3000 psi | Muros P14 T2 (EJES 7 Y 8 (E/J), EJES 8 Y 9 (A/D) M=2,31,14 | 2026-04-23 | 5/21/2026 12:00:00 AM | 28 | 21 | 28.8 | 137 | MURO | 28.167 | 3 | 137.143
B-19322 VIALE 26 | 203.2 | concreto 3000 psi | Muros P14 T2 (EJES 7 Y 8 (E/J), EJES 8 Y 9 (A/D) M=2,31,14 | 2026-04-23 | 5/21/2026 12:00:00 AM | 28 | 21 | 26 | 124 | MURO | 28.167 | 3 | 123.81
B-19322 VIALE 26 | 146.05 | concreto 3000 psi | Placa P11 T1 (ejes 08-10 entre A-J) | 2026-04-24 | 5/22/2026 12:00:00 AM | 28 | 21 | 31.3 | 149 | PLACA | 30.133 | 3 | 149.048
B-19322 VIALE 26 | 146.05 | concreto 3000 psi | Placa P11 T1 (ejes 08-10 entre A-J) | 2026-04-24 | 5/22/2026 12:00:00 AM | 28 | 21 | 30.2 | 144 | PLACA | 30.133 | 3 | 143.81
B-19322 VIALE 26 | 146.05 | concreto 3000 psi | Placa P11 T1 (ejes 08-10 entre A-J) | 2026-04-24 | 5/22/2026 12:00:00 AM | 28 | 21 | 28.9 | 138 | PLACA | 30.133 | 3 | 137.619
B-19322 VIALE 26 | 203.2 | concreto 3000 psi | Muros P10 T1 (EJES 1-2 ENTRE A-J) M=1,12,11,15,17,14,20 | 2026-04-24 | 5/22/2026 12:00:00 AM | 28 | 21 | 24.8 | 118 | MURO | 25 | 3 | 118.095
B-19322 VIALE 26 | 203.2 | concreto 3000 psi | Muros P10 T1 (EJES 1-2 ENTRE A-J) M=1,12,11,15,17,14,20 | 2026-04-24 | 5/22/2026 12:00:00 AM | 28 | 21 | 26 | 124 | MURO | 25 | 3 | 123.81
B-19322 VIALE 26 | 203.2 | concreto 3000 psi | Muros P10 T1 (EJES 1-2 ENTRE A-J) M=1,12,11,15,17,14,20 | 2026-04-24 | 5/22/2026 12:00:00 AM | 28 | 21 | 24.2 | 115 | MURO | 25 | 3 | 115.238
B-19322 VIALE 26 | 203.2 | concreto 3000 psi | Muros P14 T2 EJES 5 Y 6 (E/J), EJES 6 Y 7 (A/D) | 2026-04-25 | 5/23/2026 12:00:00 AM | 28 | 21 | 28.8 | 137 | MURO | 28.067 | 3 | 137.143
B-19322 VIALE 26 | 203.2 | concreto 3000 psi | Muros P14 T2 EJES 5 Y 6 (E/J), EJES 6 Y 7 (A/D) | 2026-04-25 | 5/23/2026 12:00:00 AM | 28 | 21 | 28.3 | 134 | MURO | 28.067 | 3 | 134.762
B-19322 VIALE 26 | 203.2 | concreto 3000 psi | Muros P14 T2 EJES 5 Y 6 (E/J), EJES 6 Y 7 (A/D) | 2026-04-25 | 5/23/2026 12:00:00 AM | 28 | 21 | 27.1 | 129 | MURO | 28.067 | 3 | 129.048
B-19322 VIALE 26 | 152.4 | concreto 3000 psi | Placa P11 T1 (ejes 06-08 entre A-J) | 2026-04-25 | 5/23/2026 12:00:00 AM | 28 | 21 | 26.9 | 128 | PLACA | 27.3 | 3 | 128.095
B-19322 VIALE 26 | 152.4 | concreto 3000 psi | Placa P11 T1 (ejes 06-08 entre A-J) | 2026-04-25 | 5/23/2026 12:00:00 AM | 28 | 21 | 28.8 | 137 | PLACA | 27.3 | 3 | 137.143
B-19322 VIALE 26 | 152.4 | concreto 3000 psi | Placa P11 T1 (ejes 06-08 entre A-J) | 2026-04-25 | 5/23/2026 12:00:00 AM | 28 | 21 | 26.2 | 124 | PLACA | 27.3 | 3 | 124.762
B-19322 VIALE 26 | 152.4 | concreto 3000 psi | Placa Cubierta T2 (ejes 11-15 entre A-J) | 2026-04-28 | 5/26/2026 12:00:00 AM | 28 | 21 | 25.6 | 122 | PLACA | 27.667 | 3 | 121.905
B-19322 VIALE 26 | 152.4 | concreto 3000 psi | Placa Cubierta T2 (ejes 11-15 entre A-J) | 2026-04-28 | 5/26/2026 12:00:00 AM | 28 | 21 | 29.3 | 139 | PLACA | 27.667 | 3 | 139.524
B-19322 VIALE 26 | 152.4 | concreto 3000 psi | Placa Cubierta T2 (ejes 11-15 entre A-J) | 2026-04-28 | 5/26/2026 12:00:00 AM | 28 | 21 | 28.1 | 134 | PLACA | 27.667 | 3 | 133.81
B-19322 VIALE 26 | 165.1 | concreto 3000 psi | Placa P11 T1 (ejes 04-06 entre A-J) y escalera T1 P7 a P8 | 2026-04-28 | 5/26/2026 12:00:00 AM | 28 | 21 | 22.4 | 106 | PLACA | 22.067 | 3 | 106.667
B-19322 VIALE 26 | 165.1 | concreto 3000 psi | Placa P11 T1 (ejes 04-06 entre A-J) y escalera T1 P7 a P8 | 2026-04-28 | 5/26/2026 12:00:00 AM | 28 | 21 | 22.2 | 106 | PLACA | 22.067 | 3 | 105.714
B-19322 VIALE 26 | 165.1 | concreto 3000 psi | Placa P11 T1 (ejes 04-06 entre A-J) y escalera T1 P7 a P8 | 2026-04-28 | 5/26/2026 12:00:00 AM | 28 | 21 | 21.6 | 103 | PLACA | 22.067 | 3 | 102.857
B-19322 VIALE 26 | 228.6 | concreto 3000 psi | Muros P11 T1 (EJES 11-15 ENTRE J-G) M=31,32,07,04,28,29 | 2026-04-28 | 5/26/2026 12:00:00 AM | 28 | 21 | 25.4 | 121 | MURO | 24.267 | 3 | 120.952
B-19322 VIALE 26 | 228.6 | concreto 3000 psi | Muros P11 T1 (EJES 11-15 ENTRE J-G) M=31,32,07,04,28,29 | 2026-04-28 | 5/26/2026 12:00:00 AM | 28 | 21 | 23.1 | 110 | MURO | 24.267 | 3 | 110
B-19322 VIALE 26 | 228.6 | concreto 3000 psi | Muros P11 T1 (EJES 11-15 ENTRE J-G) M=31,32,07,04,28,29 | 2026-04-28 | 5/26/2026 12:00:00 AM | 28 | 21 | 24.3 | 116 | MURO | 24.267 | 3 | 115.714
B-19322 VIALE 26 | 228.6 | concreto 3000 psi | Muros P11 T1 (EJES 12-14 ENTRE A-F) M=01,02,23,25,09 | 2026-04-29 | 5/27/2026 12:00:00 AM | 28 | 21 | 28.6 | 136 | MURO | 28.767 | 3 | 136.19
B-19322 VIALE 26 | 228.6 | concreto 3000 psi | Muros P11 T1 (EJES 12-14 ENTRE A-F) M=01,02,23,25,09 | 2026-04-29 | 5/27/2026 12:00:00 AM | 28 | 21 | 28.6 | 136 | MURO | 28.767 | 3 | 136.19
B-19322 VIALE 26 | 228.6 | concreto 3000 psi | Muros P11 T1 (EJES 12-14 ENTRE A-F) M=01,02,23,25,09 | 2026-04-29 | 5/27/2026 12:00:00 AM | 28 | 21 | 29.1 | 139 | MURO | 28.767 | 3 | 138.571
B-19322 VIALE 26 | 196.85 | concreto 3000 psi | Muros P14 T2 (EJES 3 Y 4 (E/J), EJES 4 Y 5 (A/D) | 2026-04-28 | 5/26/2026 12:00:00 AM | 28 | 21 | 32.2 | 153 | MURO | 32.167 | 3 | 153.333
B-19322 VIALE 26 | 196.85 | concreto 3000 psi | Muros P14 T2 (EJES 3 Y 4 (E/J), EJES 4 Y 5 (A/D) | 2026-04-28 | 5/26/2026 12:00:00 AM | 28 | 21 | 32.5 | 155 | MURO | 32.167 | 3 | 154.762
B-19322 VIALE 26 | 196.85 | concreto 3000 psi | Muros P14 T2 (EJES 3 Y 4 (E/J), EJES 4 Y 5 (A/D) | 2026-04-28 | 5/26/2026 12:00:00 AM | 28 | 21 | 31.8 | 151 | MURO | 32.167 | 3 | 151.429
B-19322 VIALE 26 | 190.5 | concreto 3000 psi | Placa P11 T1 (ejes 01-04 entre A-J) | 2026-04-29 | 5/27/2026 12:00:00 AM | 28 | 21 | 19.4 | 92 | PLACA | 19.1 | 3 | 92.381
B-19322 VIALE 26 | 190.5 | concreto 3000 psi | Placa P11 T1 (ejes 01-04 entre A-J) | 2026-04-29 | 5/27/2026 12:00:00 AM | 28 | 21 | 19.1 | 91 | PLACA | 19.1 | 3 | 90.952
B-19322 VIALE 26 | 190.5 | concreto 3000 psi | Placa P11 T1 (ejes 01-04 entre A-J) | 2026-04-29 | 5/27/2026 12:00:00 AM | 28 | 21 | 18.8 | 90 | PLACA | 19.1 | 3 | 89.524
B-19322 VIALE 26 | 203.2 | 3000 PSI | MUROS T1 P14 EJE 10 DEL A-J EJE 9 ENTRE J Y F M=2,31,14 | 2026-04-21 | 5/19/2026 12:00:00 AM | 28 | 21 | 24.6 | 117 | MURO | 24.167 | 3 | 117.143
B-19322 VIALE 26 | 203.2 | 3000 PSI | MUROS T1 P14 EJE 10 DEL A-J EJE 9 ENTRE J Y F M=2,31,14 | 2026-04-21 | 5/19/2026 12:00:00 AM | 28 | 21 | 23.1 | 110 | MURO | 24.167 | 3 | 110
B-19322 VIALE 26 | 203.2 | 3000 PSI | MUROS T1 P14 EJE 10 DEL A-J EJE 9 ENTRE J Y F M=2,31,14 | 2026-04-21 | 5/19/2026 12:00:00 AM | 28 | 21 | 24.8 | 118 | MURO | 24.167 | 3 | 118.095
B-19322 VIALE 26 | 228.6 | 3000 PSI | MUROS T1 P10 EJES 7-8 ENTRE A Y J M=2,13,9,22,23,24 | 2026-04-21 | 5/19/2026 12:00:00 AM | 28 | 21 | 25.8 | 123 | MURO | 25.133 | 3 | 122.857
B-19322 VIALE 26 | 228.6 | 3000 PSI | MUROS T1 P10 EJES 7-8 ENTRE A Y J M=2,13,9,22,23,24 | 2026-04-21 | 5/19/2026 12:00:00 AM | 28 | 21 | 24.2 | 115 | MURO | 25.133 | 3 | 115.238
B-19322 VIALE 26 | 228.6 | 3000 PSI | MUROS T1 P10 EJES 7-8 ENTRE A Y J M=2,13,9,22,23,24 | 2026-04-21 | 5/19/2026 12:00:00 AM | 28 | 21 | 25.4 | 121 | MURO | 25.133 | 3 | 120.952
B-19322 VIALE 26 | 203.2 | concreto 3000 psi | Muros P11 T1 (EJES 08-11 ENTRE A-F) M=09,22,13,23,25 | 2026-04-30 | 5/28/2026 12:00:00 AM | 28 | 21 | 26.7 | 127 | MURO | 26.767 | 3 | 127.143
B-19322 VIALE 26 | 203.2 | concreto 3000 psi | Muros P11 T1 (EJES 08-11 ENTRE A-F) M=09,22,13,23,25 | 2026-04-30 | 5/28/2026 12:00:00 AM | 28 | 21 | 26.5 | 126 | MURO | 26.767 | 3 | 126.19
B-19322 VIALE 26 | 203.2 | concreto 3000 psi | Muros P11 T1 (EJES 08-11 ENTRE A-F) M=09,22,13,23,25 | 2026-04-30 | 5/28/2026 12:00:00 AM | 28 | 21 | 27.1 | 129 | MURO | 26.767 | 3 | 129.048
B-19322 VIALE 26 | 203.2 | concreto 3000 psi | Muros P12 T1 (EJES 08-10 ENTRE J-G) M=02,13,09,22,23,24,25 | 2026-05-02 | 5/30/2026 12:00:00 AM | 28 | 21 | 22.3 | 106 | MURO | 21.8 | 3 | 106.19
B-19322 VIALE 26 | 203.2 | concreto 3000 psi | Muros P12 T1 (EJES 08-10 ENTRE J-G) M=02,13,09,22,23,24,25 | 2026-05-02 | 5/30/2026 12:00:00 AM | 28 | 21 | 20 | 95 | MURO | 21.8 | 3 | 95.238
B-19322 VIALE 26 | 203.2 | concreto 3000 psi | Muros P12 T1 (EJES 08-10 ENTRE J-G) M=02,13,09,22,23,24,25 | 2026-05-02 | 5/30/2026 12:00:00 AM | 28 | 21 | 23.1 | 110 | MURO | 21.8 | 3 | 110
B-19322 VIALE 26 | 146.05 | concreto 3000 psi | Placa P12 T1 (ejes 12-15 entre A-J) | 2026-05-04 | 6/1/2026 12:00:00 AM | 28 | 21 | 27.9 | 133 | PLACA | 27.833 | 3 | 132.857
B-19322 VIALE 26 | 146.05 | concreto 3000 psi | Placa P12 T1 (ejes 12-15 entre A-J) | 2026-05-04 | 6/1/2026 12:00:00 AM | 28 | 21 | 28 | 133 | PLACA | 27.833 | 3 | 133.333
B-19322 VIALE 26 | 146.05 | concreto 3000 psi | Placa P12 T1 (ejes 12-15 entre A-J) | 2026-05-04 | 6/1/2026 12:00:00 AM | 28 | 21 | 27.6 | 132 | PLACA | 27.833 | 3 | 131.429
B-19322 VIALE 26 | 18.15 | concreto 3000 psi | Muros P11 T1 (EJES 6-07 ENTRE A-J) M=02,03,13,22,23,24 | 2026-05-04 | 6/1/2026 12:00:00 AM | 28 | 21 | 33.8 | 161 | MURO | 32.067 | 3 | 160.952
B-19322 VIALE 26 | 18.15 | concreto 3000 psi | Muros P11 T1 (EJES 6-07 ENTRE A-J) M=02,03,13,22,23,24 | 2026-05-04 | 6/1/2026 12:00:00 AM | 28 | 21 | 31.1 | 148 | MURO | 32.067 | 3 | 148.095
B-19322 VIALE 26 | 18.15 | concreto 3000 psi | Muros P11 T1 (EJES 6-07 ENTRE A-J) M=02,03,13,22,23,24 | 2026-05-04 | 6/1/2026 12:00:00 AM | 28 | 21 | 31.3 | 149 | MURO | 32.067 | 3 | 149.048
B-19322 VIALE 26 | 1 | concreto 3000 psi | Muros P11 T1 (EJES 04-05 ENTRE A-J) M=02,03,09,22,24,25 | 2026-05-05 | 6/2/2026 12:00:00 AM | 28 | 21 | 39.8 | 190 | MURO | 39.5 | 3 | 189.524
B-19322 VIALE 26 | 1 | concreto 3000 psi | Muros P11 T1 (EJES 04-05 ENTRE A-J) M=02,03,09,22,24,25 | 2026-05-05 | 6/2/2026 12:00:00 AM | 28 | 21 | 40.7 | 194 | MURO | 39.5 | 3 | 193.81
B-19322 VIALE 26 | 1 | concreto 3000 psi | Muros P11 T1 (EJES 04-05 ENTRE A-J) M=02,03,09,22,24,25 | 2026-05-05 | 6/2/2026 12:00:00 AM | 28 | 21 | 38 | 181 | MURO | 39.5 | 3 | 180.952
B-19322 VIALE 26 | 1 | concreto 3000 psi | Placa P12 T1 (ejes 10-12 entre A-J) | 2026-05-05 | 6/2/2026 12:00:00 AM | 28 | 21 | 34.8 | 166 | PLACA | 34.767 | 3 | 165.714
B-19322 VIALE 26 | 1 | concreto 3000 psi | Placa P12 T1 (ejes 10-12 entre A-J) | 2026-05-05 | 6/2/2026 12:00:00 AM | 28 | 21 | 34.2 | 163 | PLACA | 34.767 | 3 | 162.857
B-19322 VIALE 26 | 1 | concreto 3000 psi | Placa P12 T1 (ejes 10-12 entre A-J) | 2026-05-05 | 6/2/2026 12:00:00 AM | 28 | 21 | 35.3 | 168 | PLACA | 34.767 | 3 | 168.095
B-19322 VIALE 26 | 177.8 | concreto 3000 psi | Escalera P-13 a P4 T2 | 2026-05-05 | 6/2/2026 12:00:00 AM | 28 | 21 | 27.9 | 133 |  | 28.067 | 3 | 132.857
B-19322 VIALE 26 | 177.8 | concreto 3000 psi | Escalera P-13 a P4 T2 | 2026-05-05 | 6/2/2026 12:00:00 AM | 28 | 21 | 27.9 | 133 |  | 28.067 | 3 | 132.857
B-19322 VIALE 26 | 177.8 | concreto 3000 psi | Escalera P-13 a P4 T2 | 2026-05-05 | 6/2/2026 12:00:00 AM | 28 | 21 | 28.4 | 135 |  | 28.067 | 3 | 135.238
B-19322 VIALE 26 | 228.6 | concreto 3000 psi | Placa Cubierta T2 (ejes 08-11 entre A-J) | 2026-05-06 | 6/3/2026 12:00:00 AM | 28 | 21 | 24.9 | 118 | PLACA | 27.367 | 3 | 118.571
B-19322 VIALE 26 | 228.6 | concreto 3000 psi | Placa Cubierta T2 (ejes 08-11 entre A-J) | 2026-05-06 | 6/3/2026 12:00:00 AM | 28 | 21 | 31.8 | 151 | PLACA | 27.367 | 3 | 151.429
B-19322 VIALE 26 | 228.6 | concreto 3000 psi | Placa Cubierta T2 (ejes 08-11 entre A-J) | 2026-05-06 | 6/3/2026 12:00:00 AM | 28 | 21 | 25.4 | 121 | PLACA | 27.367 | 3 | 120.952
B-19322 VIALE 26 | 228.6 | concreto 3000 psi | Placa P12 T1 (ejes 08-10 entre A-J) | 2026-05-06 | 6/3/2026 12:00:00 AM | 28 | 21 | 41.6 | 198 | PLACA | 42.167 | 3 | 198.095
B-19322 VIALE 26 | 228.6 | concreto 3000 psi | Placa P12 T1 (ejes 08-10 entre A-J) | 2026-05-06 | 6/3/2026 12:00:00 AM | 28 | 21 | 41.2 | 196 | PLACA | 42.167 | 3 | 196.19
B-19322 VIALE 26 | 228.6 | concreto 3000 psi | Placa P12 T1 (ejes 08-10 entre A-J) | 2026-05-06 | 6/3/2026 12:00:00 AM | 28 | 21 | 43.7 | 208 | PLACA | 42.167 | 3 | 208.095
B-19322 VIALE 26 | 228.6 | concreto 3000 psi | Muros P11 T1 (EJES 02-03 ENTRE A-J) M=02,09,13,23,24 | 2026-05-06 | 6/3/2026 12:00:00 AM | 28 | 21 | 36.9 | 176 | MURO | 33.433 | 3 | 175.714
B-19322 VIALE 26 | 228.6 | concreto 3000 psi | Muros P11 T1 (EJES 02-03 ENTRE A-J) M=02,09,13,23,24 | 2026-05-06 | 6/3/2026 12:00:00 AM | 28 | 21 | 29.6 | 141 | MURO | 33.433 | 3 | 140.952
B-19322 VIALE 26 | 228.6 | concreto 3000 psi | Muros P11 T1 (EJES 02-03 ENTRE A-J) M=02,09,13,23,24 | 2026-05-06 | 6/3/2026 12:00:00 AM | 28 | 21 | 33.8 | 161 | MURO | 33.433 | 3 | 160.952
B-19322 VIALE 26 | 1 | concreto 3000 psi | Placa P12 T1 (ejes 06-08 entre A-J) | 2026-05-07 | 6/4/2026 12:00:00 AM | 28 | 21 | 39.4 | 187 | PLACA | 39.233 | 3 | 187.619
B-19322 VIALE 26 | 1 | concreto 3000 psi | Placa P12 T1 (ejes 06-08 entre A-J) | 2026-05-07 | 6/4/2026 12:00:00 AM | 28 | 21 | 38.9 | 185 | PLACA | 39.233 | 3 | 185.238
B-19322 VIALE 26 | 1 | concreto 3000 psi | Placa P12 T1 (ejes 06-08 entre A-J) | 2026-05-07 | 6/4/2026 12:00:00 AM | 28 | 21 | 39.4 | 188 | PLACA | 39.233 | 3 | 187.619
B-19322 VIALE 26 | 203.2 | concreto 3000 psi | Muros Cubierta T2 (ejes 14-15 / E-J escalera) | 2026-05-07 | 6/4/2026 12:00:00 AM | 28 | 21 | 13 | 62 | MURO | 13.533 | 3 | 61.905
B-19322 VIALE 26 | 203.2 | concreto 3000 psi | Muros Cubierta T2 (ejes 14-15 / E-J escalera) | 2026-05-07 | 6/4/2026 12:00:00 AM | 28 | 21 | 14 | 67 | MURO | 13.533 | 3 | 66.667
B-19322 VIALE 26 | 203.2 | concreto 3000 psi | Muros Cubierta T2 (ejes 14-15 / E-J escalera) | 2026-05-07 | 6/4/2026 12:00:00 AM | 28 | 21 | 13.6 | 65 | MURO | 13.533 | 3 | 64.762
B-19322 VIALE 26 | 1 | concreto 3000 psi | Muros P11 T1 (EJES 01-02 ENTRE A-J) M=14,15,12,16,11 | 2026-05-07 | 6/4/2026 12:00:00 AM | 28 | 21 | 40.7 | 194 | MURO | 40.667 | 3 | 193.81
B-19322 VIALE 26 | 1 | concreto 3000 psi | Muros P11 T1 (EJES 01-02 ENTRE A-J) M=14,15,12,16,11 | 2026-05-07 | 6/4/2026 12:00:00 AM | 28 | 21 | 40.7 | 194 | MURO | 40.667 | 3 | 193.81
B-19322 VIALE 26 | 1 | concreto 3000 psi | Muros P11 T1 (EJES 01-02 ENTRE A-J) M=14,15,12,16,11 | 2026-05-07 | 6/4/2026 12:00:00 AM | 28 | 21 | 40.6 | 193 | MURO | 40.667 | 3 | 193.333
B-19322 VIALE 26 | 203.2 | concreto 3000 psi | Muros P12 T1 (EJES 12-15 ENTRE J-G) M=07,31,32,03,04,30,29 | 2026-05-08 | 6/5/2026 12:00:00 AM | 28 | 21 | 28.1 | 134 | MURO | 27.433 | 3 | 133.81
B-19322 VIALE 26 | 203.2 | concreto 3000 psi | Muros P12 T1 (EJES 12-15 ENTRE J-G) M=07,31,32,03,04,30,29 | 2026-05-08 | 6/5/2026 12:00:00 AM | 28 | 21 | 26.9 | 128 | MURO | 27.433 | 3 | 128.095
B-19322 VIALE 26 | 203.2 | concreto 3000 psi | Muros P12 T1 (EJES 12-15 ENTRE J-G) M=07,31,32,03,04,30,29 | 2026-05-08 | 6/5/2026 12:00:00 AM | 28 | 21 | 27.3 | 130 | MURO | 27.433 | 3 | 130
B-19322 VIALE 26 | 165.1 | concreto 3000 psi | Placa P12 T1 (ejes 04-06 entre A-J) | 2026-05-08 | 6/5/2026 12:00:00 AM | 28 | 21 | 24.8 | 118 | PLACA | 25.533 | 3 | 118.095
B-19322 VIALE 26 | 165.1 | concreto 3000 psi | Placa P12 T1 (ejes 04-06 entre A-J) | 2026-05-08 | 6/5/2026 12:00:00 AM | 28 | 21 | 26.6 | 127 | PLACA | 25.533 | 3 | 126.667
B-19322 VIALE 26 | 165.1 | concreto 3000 psi | Placa P12 T1 (ejes 04-06 entre A-J) | 2026-05-08 | 6/5/2026 12:00:00 AM | 28 | 21 | 25.2 | 120 | PLACA | 25.533 | 3 | 120
B-19322 VIALE 26 | 165.1 | concreto 3000 psi | Placa Cubierta T2 (ejes 05-08 / A-J) | 2026-05-11 | 6/8/2026 12:00:00 AM | 28 | 21 | 18.6 | 88 | PLACA | 19.733 | 3 | 88.571
B-19322 VIALE 26 | 165.1 | concreto 3000 psi | Placa Cubierta T2 (ejes 05-08 / A-J) | 2026-05-11 | 6/8/2026 12:00:00 AM | 28 | 21 | 20 | 95 | PLACA | 19.733 | 3 | 95.238
B-19322 VIALE 26 | 165.1 | concreto 3000 psi | Placa Cubierta T2 (ejes 05-08 / A-J) | 2026-05-11 | 6/8/2026 12:00:00 AM | 28 | 21 | 20.6 | 98 | PLACA | 19.733 | 3 | 98.095
B-19322 VIALE 26 | 165.1 | concreto 3000 psi | Placa P12 T1 (ejes 01-04 entre A-J) | 2026-05-11 | 6/8/2026 12:00:00 AM | 28 | 21 | 38.6 | 184 | PLACA | 38.267 | 3 | 183.81
B-19322 VIALE 26 | 165.1 | concreto 3000 psi | Placa P12 T1 (ejes 01-04 entre A-J) | 2026-05-11 | 6/8/2026 12:00:00 AM | 28 | 21 | 39.6 | 188 | PLACA | 38.267 | 3 | 188.571
B-19322 VIALE 26 | 165.1 | concreto 3000 psi | Placa P12 T1 (ejes 01-04 entre A-J) | 2026-05-11 | 6/8/2026 12:00:00 AM | 28 | 21 | 36.6 | 174 | PLACA | 38.267 | 3 | 174.286
B-19322 VIALE 26 | 228.6 | concreto 3000 psi | Muros P12 T1 (ejes 12-14 entre A-F) M=01,02,09,13,22,23,25 | 2026-05-11 | 6/8/2026 12:00:00 AM | 28 | 21 | 44.4 | 211 | MURO | 45.633 | 3 | 211.429
B-19322 VIALE 26 | 228.6 | concreto 3000 psi | Muros P12 T1 (ejes 12-14 entre A-F) M=01,02,09,13,22,23,25 | 2026-05-11 | 6/8/2026 12:00:00 AM | 28 | 21 | 46.8 | 223 | MURO | 45.633 | 3 | 222.857
B-19322 VIALE 26 | 228.6 | concreto 3000 psi | Muros P12 T1 (ejes 12-14 entre A-F) M=01,02,09,13,22,23,25 | 2026-05-11 | 6/8/2026 12:00:00 AM | 28 | 21 | 45.7 | 218 | MURO | 45.633 | 3 | 217.619
B-19322 VIALE 26 | 215.9 | concreto 3000 psi | Muros P12 T1 (ejes 09-10 entre J-G) M=02,09,13,22,23,25 | 2026-05-12 | 6/9/2026 12:00:00 AM | 28 | 21 | 41.3 | 197 | MURO | 42.3 | 3 | 196.667
B-19322 VIALE 26 | 215.9 | concreto 3000 psi | Muros P12 T1 (ejes 09-10 entre J-G) M=02,09,13,22,23,25 | 2026-05-12 | 6/9/2026 12:00:00 AM | 28 | 21 | 43.1 | 205 | MURO | 42.3 | 3 | 205.238
B-19322 VIALE 26 | 215.9 | concreto 3000 psi | Muros P12 T1 (ejes 09-10 entre J-G) M=02,09,13,22,23,25 | 2026-05-12 | 6/9/2026 12:00:00 AM | 28 | 21 | 42.5 | 202 | MURO | 42.3 | 3 | 202.381
B-19322 VIALE 26 | 228.6 | concreto 3000 psi | Muros P12 T1 (ejes 08-10 entre A-F, eje 8 entre J-G) M=02,13,25,23,24,09,21 | 2026-05-13 | 6/10/2026 12:00:00 AM | 28 | 21 | 35.9 | 171 | MURO | 35.467 | 3 | 170.952
B-19322 VIALE 26 | 228.6 | concreto 3000 psi | Muros P12 T1 (ejes 08-10 entre A-F, eje 8 entre J-G) M=02,13,25,23,24,09,21 | 2026-05-13 | 6/10/2026 12:00:00 AM | 28 | 21 | 35.3 | 168 | MURO | 35.467 | 3 | 168.095
B-19322 VIALE 26 | 228.6 | concreto 3000 psi | Muros P12 T1 (ejes 08-10 entre A-F, eje 8 entre J-G) M=02,13,25,23,24,09,21 | 2026-05-13 | 6/10/2026 12:00:00 AM | 28 | 21 | 35.2 | 167 | MURO | 35.467 | 3 | 167.619
B-19322 VIALE 26 | 190.5 | concreto 3000 psi | Placa P13 T1 (ejes 12-15 entre A-J) | 2026-05-13 | 6/10/2026 12:00:00 AM | 28 | 21 | 43.8 | 208 | PLACA | 41.033 | 3 | 208.571
B-19322 VIALE 26 | 190.5 | concreto 3000 psi | Placa P13 T1 (ejes 12-15 entre A-J) | 2026-05-13 | 6/10/2026 12:00:00 AM | 28 | 21 | 38.2 | 182 | PLACA | 41.033 | 3 | 181.905
B-19322 VIALE 26 | 190.5 | concreto 3000 psi | Placa P13 T1 (ejes 12-15 entre A-J) | 2026-05-13 | 6/10/2026 12:00:00 AM | 28 | 21 | 41.1 | 196 | PLACA | 41.033 | 3 | 195.714
B-19322 VIALE 26 | 228.6 | concreto 3000 psi | Muros P12 T1 (ejes 06-07 entre A-J) | 2026-05-14 | 6/11/2026 12:00:00 AM | 28 | 21 | 43 | 205 | MURO | 42.433 | 3 | 204.762
B-19322 VIALE 26 | 228.6 | concreto 3000 psi | Muros P12 T1 (ejes 06-07 entre A-J) | 2026-05-14 | 6/11/2026 12:00:00 AM | 28 | 21 | 42 | 200 | MURO | 42.433 | 3 | 200
B-19322 VIALE 26 | 228.6 | concreto 3000 psi | Muros P12 T1 (ejes 06-07 entre A-J) | 2026-05-14 | 6/11/2026 12:00:00 AM | 28 | 21 | 42.3 | 202 | MURO | 42.433 | 3 | 201.429
B-19322 VIALE 26 | 190.5 | concreto 3000 psi | Placa P13 T1 (ejes 10-12 entre A-J) | 2026-05-14 | 6/11/2026 12:00:00 AM | 28 | 21 | 48.5 | 231 | PLACA | 48.667 | 3 | 230.952
B-19322 VIALE 26 | 190.5 | concreto 3000 psi | Placa P13 T1 (ejes 10-12 entre A-J) | 2026-05-14 | 6/11/2026 12:00:00 AM | 28 | 21 | 48.5 | 231 | PLACA | 48.667 | 3 | 230.952
B-19322 VIALE 26 | 190.5 | concreto 3000 psi | Placa P13 T1 (ejes 10-12 entre A-J) | 2026-05-14 | 6/11/2026 12:00:00 AM | 28 | 21 | 49 | 234 | PLACA | 48.667 | 3 | 233.333
B-19322 VIALE 26 | 228.6 | concreto 3000 psi | Muros P12 T1 (ejes 04-05 entre A-J) | 2026-05-15 | 6/12/2026 12:00:00 AM | 28 | 21 | 37.6 | 179 | MURO | 37.567 | 3 | 179.048
B-19322 VIALE 26 | 228.6 | concreto 3000 psi | Muros P12 T1 (ejes 04-05 entre A-J) | 2026-05-15 | 6/12/2026 12:00:00 AM | 28 | 21 | 37 | 176 | MURO | 37.567 | 3 | 176.19
B-19322 VIALE 26 | 228.6 | concreto 3000 psi | Muros P12 T1 (ejes 04-05 entre A-J) | 2026-05-15 | 6/12/2026 12:00:00 AM | 28 | 21 | 38.1 | 181 | MURO | 37.567 | 3 | 181.429
B-19322 VIALE 26 | 165.1 | concreto 3000 psi | Placa P13 T1 (ejes 08-10 entre A-J) y escalera P9 a P10 T1 | 2026-05-15 | 6/12/2026 12:00:00 AM | 28 | 21 | 44.8 | 213 | PLACA | 45.2 | 3 | 213.333
B-19322 VIALE 26 | 165.1 | concreto 3000 psi | Placa P13 T1 (ejes 08-10 entre A-J) y escalera P9 a P10 T1 | 2026-05-15 | 6/12/2026 12:00:00 AM | 28 | 21 | 44.4 | 211 | PLACA | 45.2 | 3 | 211.429
B-19322 VIALE 26 | 165.1 | concreto 3000 psi | Placa P13 T1 (ejes 08-10 entre A-J) y escalera P9 a P10 T1 | 2026-05-15 | 6/12/2026 12:00:00 AM | 28 | 21 | 46.4 | 221 | PLACA | 45.2 | 3 | 220.952
B-19322 VIALE 26 | 165.1 | concreto 3000 psi | Placa cubierta T2 (ejes 01-05-10 entre A-J) | 2026-05-16 | 6/13/2026 12:00:00 AM | 28 | 21 | 27.8 | 132 | PLACA | 27.667 | 3 | 132.381
B-19322 VIALE 26 | 165.1 | concreto 3000 psi | Placa cubierta T2 (ejes 01-05-10 entre A-J) | 2026-05-16 | 6/13/2026 12:00:00 AM | 28 | 21 | 27.5 | 131 | PLACA | 27.667 | 3 | 130.952
B-19322 VIALE 26 | 165.1 | concreto 3000 psi | Placa cubierta T2 (ejes 01-05-10 entre A-J) | 2026-05-16 | 6/13/2026 12:00:00 AM | 28 | 21 | 27.7 | 132 | PLACA | 27.667 | 3 | 131.905
B-19322 VIALE 26 | 228.6 | concreto 3000 psi | Muros P12 T1 (eje 03 entre A-J)M=08,21,23 | 2026-05-16 | 6/13/2026 12:00:00 AM | 28 | 21 | 39.5 | 188 | MURO | 38.933 | 3 | 188.095
B-19322 VIALE 26 | 228.6 | concreto 3000 psi | Muros P12 T1 (eje 03 entre A-J)M=08,21,23 | 2026-05-16 | 6/13/2026 12:00:00 AM | 28 | 21 | 37.2 | 177 | MURO | 38.933 | 3 | 177.143
B-19322 VIALE 26 | 228.6 | concreto 3000 psi | Muros P12 T1 (eje 03 entre A-J)M=08,21,23 | 2026-05-16 | 6/13/2026 12:00:00 AM | 28 | 21 | 40.1 | 191 | MURO | 38.933 | 3 | 190.952
B-19322 VIALE 26 | 184.15 | concreto 3000 psi | Placa P13 T1 (ejes 06-08 entre A-J) | 2026-05-19 | 6/16/2026 12:00:00 AM | 28 | 21 | 43.7 | 208 | PLACA | 43.967 | 3 | 208.095
B-19322 VIALE 26 | 184.15 | concreto 3000 psi | Placa P13 T1 (ejes 06-08 entre A-J) | 2026-05-19 | 6/16/2026 12:00:00 AM | 28 | 21 | 44.2 | 211 | PLACA | 43.967 | 3 | 210.476
B-19322 VIALE 26 | 184.15 | concreto 3000 psi | Placa P13 T1 (ejes 06-08 entre A-J) | 2026-05-19 | 6/16/2026 12:00:00 AM | 28 | 21 | 44 | 210 | PLACA | 43.967 | 3 | 209.524
B-19322 VIALE 26 | 228.6 | concreto 3000 psi | Muros P12 T1 (ejes 01-02 entre B-I)M=08,21,2305,11,12,15,14 | 2026-05-19 | 6/16/2026 12:00:00 AM | 28 | 21 | 53.7 | 256 | MURO | 50.633 | 3 | 255.714
B-19322 VIALE 26 | 228.6 | concreto 3000 psi | Muros P12 T1 (ejes 01-02 entre B-I)M=08,21,2305,11,12,15,14 | 2026-05-19 | 6/16/2026 12:00:00 AM | 28 | 21 | 46.5 | 222 | MURO | 50.633 | 3 | 221.429
B-19322 VIALE 26 | 228.6 | concreto 3000 psi | Muros P12 T1 (ejes 01-02 entre B-I)M=08,21,2305,11,12,15,14 | 2026-05-19 | 6/16/2026 12:00:00 AM | 28 | 21 | 51.7 | 246 | MURO | 50.633 | 3 | 246.19
B-19322 VIALE 26 | 156 | RELLENO FLUIDO 10KG/CM2 | TORRE LLENO MORTERO | 2025-05-17 | 6/14/2025 12:00:00 AM | 28 | 10 | 2 | 20 |  | 2.7 | 2 | 20
B-19322 VIALE 26 | 156 | RELLENO FLUIDO 10KG/CM2 | TORRE LLENO MORTERO | 2025-05-17 | 6/14/2025 12:00:00 AM | 28 | 10 | 3.4 | 34 |  | 2.7 | 2 | 34
B-19322 VIALE 26 | 228.6 | 3000 PSI | MUROS T2 P12 EJE 5 J AL F EJE 4 J LA F EJE 3 DEL J AL AM=32,9A,29A | 2026-03-24 | 4/15/2026 12:00:00 AM | 22 | 21 | 22 | 105 | MURO | 22.067 | 3 | 104.762
B-19322 VIALE 26 | 228.6 | 3000 PSI | MUROS T2 P12 EJE 5 J AL F EJE 4 J LA F EJE 3 DEL J AL AM=32,9A,29A | 2026-03-24 | 4/15/2026 12:00:00 AM | 22 | 21 | 22.3 | 106 | MURO | 22.067 | 3 | 106.19
B-19322 VIALE 26 | 228.6 | 3000 PSI | MUROS T2 P12 EJE 5 J AL F EJE 4 J LA F EJE 3 DEL J AL AM=32,9A,29A | 2026-03-24 | 4/15/2026 12:00:00 AM | 22 | 21 | 21.9 | 104 | MURO | 22.067 | 3 | 104.286
B-19322 VIALE 26 | 203.2 | 3000 PSI | MUROS T2 P12 EJES 7 J-F M=323,9,29, EJE 6 A Y J M=14,3,2 EJE 4 Y 5 A Y D M=32,9,29 | 2026-03-25 | 4/15/2026 12:00:00 AM | 21 | 21 | 25.3 | 120 | MURO | 24.933 | 3 | 120.476
B-19322 VIALE 26 | 203.2 | 3000 PSI | MUROS T2 P12 EJES 7 J-F M=323,9,29, EJE 6 A Y J M=14,3,2 EJE 4 Y 5 A Y D M=32,9,29 | 2026-03-25 | 4/15/2026 12:00:00 AM | 21 | 21 | 24.7 | 118 | MURO | 24.933 | 3 | 117.619
B-19322 VIALE 26 | 203.2 | 3000 PSI | MUROS T2 P12 EJES 7 J-F M=323,9,29, EJE 6 A Y J M=14,3,2 EJE 4 Y 5 A Y D M=32,9,29 | 2026-03-25 | 4/15/2026 12:00:00 AM | 21 | 21 | 24.8 | 118 | MURO | 24.933 | 3 | 118.095
B-19322 VIALE 26 | 152.4 | 3000 PSI | PLACA T2 PISO 13 EJES 12 AL 15 ENTRE A Y J | 2026-03-25 | 4/15/2026 12:00:00 AM | 21 | 21 | 25.5 | 122 | PLACA | 26.533 | 3 | 121.429
B-19322 VIALE 26 | 152.4 | 3000 PSI | PLACA T2 PISO 13 EJES 12 AL 15 ENTRE A Y J | 2026-03-25 | 4/15/2026 12:00:00 AM | 21 | 21 | 28.1 | 134 | PLACA | 26.533 | 3 | 133.81
B-19322 VIALE 26 | 152.4 | 3000 PSI | PLACA T2 PISO 13 EJES 12 AL 15 ENTRE A Y J | 2026-03-25 | 4/15/2026 12:00:00 AM | 21 | 21 | 26 | 124 | PLACA | 26.533 | 3 | 123.81
B-19322 VIALE 26 | 177 | 3500 PSI | TORRE 2 PILOTE 70 | 2025-04-16 | 5/6/2025 12:00:00 AM | 20 | 24.5 | 21.7 | 88 |  | 21.3 | 3 | 88.571
B-19322 VIALE 26 | 177 | 3500 PSI | TORRE 2 PILOTE 70 | 2025-04-16 | 5/6/2025 12:00:00 AM | 20 | 24.5 | 21.5 | 88 |  | 21.3 | 3 | 87.755
B-19322 VIALE 26 | 177 | 3500 PSI | TORRE 2 PILOTE 70 | 2025-04-16 | 5/6/2025 12:00:00 AM | 20 | 24.5 | 20.7 | 85 |  | 21.3 | 3 | 84.49
B-19322 VIALE 26 | 203 | 3500 PSI | TORRE 2 PILOTE 63-57 | 2025-04-15 | 5/5/2025 12:00:00 AM | 20 | 24.5 | 29.3 | 120 |  | 29.933 | 3 | 119.592
B-19322 VIALE 26 | 203 | 3500 PSI | TORRE 2 PILOTE 63-57 | 2025-04-15 | 5/5/2025 12:00:00 AM | 20 | 24.5 | 29.8 | 121 |  | 29.933 | 3 | 121.633
B-19322 VIALE 26 | 203 | 3500 PSI | TORRE 2 PILOTE 63-57 | 2025-04-15 | 5/5/2025 12:00:00 AM | 20 | 24.5 | 30.7 | 125 |  | 29.933 | 3 | 125.306
B-19322 VIALE 26 | 139.7 | 3000 PSI | PLACA T2 PISO 13 EJES 10 AL 12 ENTRE A Y J | 2026-03-26 | 4/15/2026 12:00:00 AM | 20 | 21 | 24.8 | 118 | PLACA | 26.2 | 3 | 118.095
B-19322 VIALE 26 | 139.7 | 3000 PSI | PLACA T2 PISO 13 EJES 10 AL 12 ENTRE A Y J | 2026-03-26 | 4/15/2026 12:00:00 AM | 20 | 21 | 24 | 114 | PLACA | 26.2 | 3 | 114.286
B-19322 VIALE 26 | 139.7 | 3000 PSI | PLACA T2 PISO 13 EJES 10 AL 12 ENTRE A Y J | 2026-03-26 | 4/15/2026 12:00:00 AM | 20 | 21 | 29.8 | 142 | PLACA | 26.2 | 3 | 141.905
B-19322 VIALE 26 | 215.9 | 3000 PSI | MUROS T2 PISO 12 EJES 2 AL 1 ENTRE A Y J M=1,5,20,19,22,23,24 | 2026-03-27 | 4/15/2026 12:00:00 AM | 19 | 21 | 23 | 109 | MURO | 23.267 | 3 | 109.524
B-19322 VIALE 26 | 215.9 | 3000 PSI | MUROS T2 PISO 12 EJES 2 AL 1 ENTRE A Y J M=1,5,20,19,22,23,24 | 2026-03-27 | 4/15/2026 12:00:00 AM | 19 | 21 | 22.3 | 106 | MURO | 23.267 | 3 | 106.19
B-19322 VIALE 26 | 215.9 | 3000 PSI | MUROS T2 PISO 12 EJES 2 AL 1 ENTRE A Y J M=1,5,20,19,22,23,24 | 2026-03-27 | 4/15/2026 12:00:00 AM | 19 | 21 | 24.5 | 117 | MURO | 23.267 | 3 | 116.667
B-19322 VIALE 26 | 177.8 | 3000 PSI | PLACA T1 PISO 8 EJES 15 AL 12 ENTRE A Y J | 2026-03-25 | 4/13/2026 12:00:00 AM | 19 | 21 | 29.8 | 142 | PLACA | 29.767 | 3 | 141.905
B-19322 VIALE 26 | 177.8 | 3000 PSI | PLACA T1 PISO 8 EJES 15 AL 12 ENTRE A Y J | 2026-03-25 | 4/13/2026 12:00:00 AM | 19 | 21 | 29.1 | 139 | PLACA | 29.767 | 3 | 138.571
B-19322 VIALE 26 | 177.8 | 3000 PSI | PLACA T1 PISO 8 EJES 15 AL 12 ENTRE A Y J | 2026-03-25 | 4/13/2026 12:00:00 AM | 19 | 21 | 30.4 | 145 | PLACA | 29.767 | 3 | 144.762
B-19322 VIALE 26 | 177 | 3500 PSI | TORRE 2 PILOTE 69 | 2025-04-04 | 4/22/2025 12:00:00 AM | 18 | 24.5 | 31.5 | 129 |  | 30.833 | 3 | 128.571
B-19322 VIALE 26 | 177 | 3500 PSI | TORRE 2 PILOTE 69 | 2025-04-04 | 4/22/2025 12:00:00 AM | 18 | 24.5 | 30.1 | 123 |  | 30.833 | 3 | 122.857
B-19322 VIALE 26 | 177 | 3500 PSI | TORRE 2 PILOTE 69 | 2025-04-04 | 4/22/2025 12:00:00 AM | 18 | 24.5 | 30.9 | 126 |  | 30.833 | 3 | 126.122
B-19322 VIALE 26 | 203 | 3500 PSI | TORRE 2 PILOTE 63-57 | 2025-04-15 | 5/3/2025 12:00:00 AM | 18 | 24.5 | 30.3 | 123 |  | 29.4 | 3 | 123.673
B-19322 VIALE 26 | 203 | 3500 PSI | TORRE 2 PILOTE 63-57 | 2025-04-15 | 5/3/2025 12:00:00 AM | 18 | 24.5 | 29.8 | 122 |  | 29.4 | 3 | 121.633
B-19322 VIALE 26 | 203 | 3500 PSI | TORRE 2 PILOTE 63-57 | 2025-04-15 | 5/3/2025 12:00:00 AM | 18 | 24.5 | 28.1 | 115 |  | 29.4 | 3 | 114.694
B-19322 VIALE 26 | 203 | 3500 PSI | TORRE 2 PILOTE 107 | 2025-04-08 | 4/25/2025 12:00:00 AM | 17 | 24.5 | 28.6 | 117 |  | 27.3 | 3 | 116.735
B-19322 VIALE 26 | 203 | 3500 PSI | TORRE 2 PILOTE 107 | 2025-04-08 | 4/25/2025 12:00:00 AM | 17 | 24.5 | 28.7 | 117 |  | 27.3 | 3 | 117.143
B-19322 VIALE 26 | 203 | 3500 PSI | TORRE 2 PILOTE 107 | 2025-04-08 | 4/25/2025 12:00:00 AM | 17 | 24.5 | 24.6 | 100 |  | 27.3 | 3 | 100.408
B-19322 VIALE 26 | 177 | 3500 PSI | TORRE 2 PILOTE 70 | 2025-04-16 | 5/3/2025 12:00:00 AM | 17 | 24.5 | 21.5 | 88 |  | 21 | 3 | 87.755
B-19322 VIALE 26 | 177 | 3500 PSI | TORRE 2 PILOTE 70 | 2025-04-16 | 5/3/2025 12:00:00 AM | 17 | 24.5 | 22.5 | 92 |  | 21 | 3 | 91.837
B-19322 VIALE 26 | 177 | 3500 PSI | TORRE 2 PILOTE 70 | 2025-04-16 | 5/3/2025 12:00:00 AM | 17 | 24.5 | 19 | 77 |  | 21 | 3 | 77.551
B-19322 VIALE 26 | 228.6 | 3000 PSI | MURO T1 P8 EJES 4Y5 ENTRE AF M= 2,13,9,22,23,24 | 2026-03-25 | 4/11/2026 12:00:00 AM | 17 | 21 | 29 | 138 | MURO | 29.667 | 3 | 138.095
B-19322 VIALE 26 | 228.6 | 3000 PSI | MURO T1 P8 EJES 4Y5 ENTRE AF M= 2,13,9,22,23,24 | 2026-03-25 | 4/11/2026 12:00:00 AM | 17 | 21 | 31.4 | 149 | MURO | 29.667 | 3 | 149.524
B-19322 VIALE 26 | 228.6 | 3000 PSI | MURO T1 P8 EJES 4Y5 ENTRE AF M= 2,13,9,22,23,24 | 2026-03-25 | 4/11/2026 12:00:00 AM | 17 | 21 | 28.6 | 136 | MURO | 29.667 | 3 | 136.19
B-19322 VIALE 26 | 177.8 | 3000 PSI | PLACA T1 PISO 9 EJES 8 AL 10 ENTRE A Y D | 2026-03-27 | 4/13/2026 12:00:00 AM | 17 | 21 | 27.5 | 131 | PLACA | 27.733 | 3 | 130.952
B-19322 VIALE 26 | 177.8 | 3000 PSI | PLACA T1 PISO 9 EJES 8 AL 10 ENTRE A Y D | 2026-03-27 | 4/13/2026 12:00:00 AM | 17 | 21 | 28.1 | 134 | PLACA | 27.733 | 3 | 133.81
B-19322 VIALE 26 | 177.8 | 3000 PSI | PLACA T1 PISO 9 EJES 8 AL 10 ENTRE A Y D | 2026-03-27 | 4/13/2026 12:00:00 AM | 17 | 21 | 27.6 | 132 | PLACA | 27.733 | 3 | 131.429
B-19322 VIALE 26 | 203.2 | 3000 PSI | MUROS T1 P8 EJE 3 Y 4 ENTRE J Y G 28,13,23,24 | 2026-03-26 | 4/11/2026 12:00:00 AM | 16 | 21 | 23.7 | 113 | MURO | 25.433 | 3 | 112.857
B-19322 VIALE 26 | 203.2 | 3000 PSI | MUROS T1 P8 EJE 3 Y 4 ENTRE J Y G 28,13,23,24 | 2026-03-26 | 4/11/2026 12:00:00 AM | 16 | 21 | 23 | 110 | MURO | 25.433 | 3 | 109.524
B-19322 VIALE 26 | 203.2 | 3000 PSI | MUROS T1 P8 EJE 3 Y 4 ENTRE J Y G 28,13,23,24 | 2026-03-26 | 4/11/2026 12:00:00 AM | 16 | 21 | 29.6 | 141 | MURO | 25.433 | 3 | 140.952
B-19322 VIALE 26 | 203.2 | 4000 PSI | MUROS PISO 3 EJE 10 Y 11 ENTERE A y J M=14,31,02 | 2025-12-11 | 12/26/2025 12:00:00 AM | 15 | 28 | 44.1 | 158 | MURO | 34.467 | 3 | 157.5
B-19322 VIALE 26 | 203.2 | 4000 PSI | MUROS PISO 3 EJE 10 Y 11 ENTERE A y J M=14,31,02 | 2025-12-11 | 12/26/2025 12:00:00 AM | 15 | 28 | 30.1 | 108 | MURO | 34.467 | 3 | 107.5
B-19322 VIALE 26 | 203.2 | 4000 PSI | MUROS PISO 3 EJE 10 Y 11 ENTERE A y J M=14,31,02 | 2025-12-11 | 12/26/2025 12:00:00 AM | 15 | 28 | 29.2 | 104 | MURO | 34.467 | 3 | 104.286
B-19322 VIALE 26 | 228.6 | 4000 PSI | MUROS TORRE 2 PISO 3 EJE 05 ENTRE A y J M=32-29-09 | 2025-12-18 | 1/2/2026 12:00:00 AM | 15 | 28 | 28.9 | 103 | MURO | 28.333 | 3 | 103.214
B-19322 VIALE 26 | 228.6 | 4000 PSI | MUROS TORRE 2 PISO 3 EJE 05 ENTRE A y J M=32-29-09 | 2025-12-18 | 1/2/2026 12:00:00 AM | 15 | 28 | 28.1 | 100 | MURO | 28.333 | 3 | 100.357
B-19322 VIALE 26 | 228.6 | 4000 PSI | MUROS TORRE 2 PISO 3 EJE 05 ENTRE A y J M=32-29-09 | 2025-12-18 | 1/2/2026 12:00:00 AM | 15 | 28 | 28 | 100 | MURO | 28.333 | 3 | 100
B-19322 VIALE 26 | 184.15 | 3000 PSI | PLACA PISO 3 EJE 10 al 08 ENTRE A y J | 2025-12-11 | 12/26/2025 12:00:00 AM | 15 | 21 | 32.1 | 153 | PLACA | 29.8 | 3 | 152.857
B-19322 VIALE 26 | 184.15 | 3000 PSI | PLACA PISO 3 EJE 10 al 08 ENTRE A y J | 2025-12-11 | 12/26/2025 12:00:00 AM | 15 | 21 | 27 | 128 | PLACA | 29.8 | 3 | 128.571
B-19322 VIALE 26 | 184.15 | 3000 PSI | PLACA PISO 3 EJE 10 al 08 ENTRE A y J | 2025-12-11 | 12/26/2025 12:00:00 AM | 15 | 21 | 30.3 | 144 | PLACA | 29.8 | 3 | 144.286
B-19322 VIALE 26 | 152.4 | 3000 PSI | PLACA CIMENTACION EJE 04 al 01 ENTRE I y A | 2025-12-18 | 1/2/2026 12:00:00 AM | 15 | 21 | 22.3 | 106 | PLACA | 21.8 | 3 | 106.19
B-19322 VIALE 26 | 152.4 | 3000 PSI | PLACA CIMENTACION EJE 04 al 01 ENTRE I y A | 2025-12-18 | 1/2/2026 12:00:00 AM | 15 | 21 | 21.2 | 101 | PLACA | 21.8 | 3 | 100.952
B-19322 VIALE 26 | 152.4 | 3000 PSI | PLACA CIMENTACION EJE 04 al 01 ENTRE I y A | 2025-12-18 | 1/2/2026 12:00:00 AM | 15 | 21 | 21.9 | 104 | PLACA | 21.8 | 3 | 104.286
B-19322 VIALE 26 | 177.8 | 3000 PSI | PLACA T2 PISO 4 EJE O8 y 09 ENTRE A y J | 2025-12-18 | 1/2/2026 12:00:00 AM | 15 | 21 | 25.4 | 121 | PLACA | 25.833 | 3 | 120.952
B-19322 VIALE 26 | 177.8 | 3000 PSI | PLACA T2 PISO 4 EJE O8 y 09 ENTRE A y J | 2025-12-18 | 1/2/2026 12:00:00 AM | 15 | 21 | 25.4 | 121 | PLACA | 25.833 | 3 | 120.952
B-19322 VIALE 26 | 177.8 | 3000 PSI | PLACA T2 PISO 4 EJE O8 y 09 ENTRE A y J | 2025-12-18 | 1/2/2026 12:00:00 AM | 15 | 21 | 26.7 | 127 | PLACA | 25.833 | 3 | 127.143
B-19322 VIALE 26 | 0 | 4000 PSI | TANQUE AGUAS LLUVIAS | 2025-05-13 | 5/27/2025 12:00:00 AM | 14 | 28 | 43.7 | 156 |  | 42.567 | 3 | 156.071
B-19322 VIALE 26 | 0 | 4000 PSI | TANQUE AGUAS LLUVIAS | 2025-05-13 | 5/27/2025 12:00:00 AM | 14 | 28 | 41.6 | 148 |  | 42.567 | 3 | 148.571
B-19322 VIALE 26 | 0 | 4000 PSI | TANQUE AGUAS LLUVIAS | 2025-05-13 | 5/27/2025 12:00:00 AM | 14 | 28 | 42.4 | 151 |  | 42.567 | 3 | 151.429
B-19322 VIALE 26 | 177 | 4000 PSI | TANQUE POTABLE-CONCRETO FIBRA POLIPROPILENIO | 2025-06-11 | 6/25/2025 12:00:00 AM | 14 | 28 | 42.5 | 152 |  | 43.417 | 6 | 151.786
B-19322 VIALE 26 | 177 | 4000 PSI | TANQUE POTABLE-CONCRETO FIBRA POLIPROPILENIO | 2025-06-11 | 6/25/2025 12:00:00 AM | 14 | 28 | 45.3 | 162 |  | 43.417 | 6 | 161.786
B-19322 VIALE 26 | 177 | 4000 PSI | TANQUE POTABLE-CONCRETO FIBRA POLIPROPILENIO | 2025-06-11 | 6/25/2025 12:00:00 AM | 14 | 28 | 44.4 | 158 |  | 43.417 | 6 | 158.571
B-19322 VIALE 26 | 177 | 4000 PSI | TANQUE POTABLE-CONCRETO FIBRA POLIPROPILENIO | 2025-06-11 | 6/25/2025 12:00:00 AM | 14 | 28 | 42.7 | 152 |  | 43.417 | 6 | 152.5
B-19322 VIALE 26 | 177 | 4000 PSI | TANQUE POTABLE-CONCRETO FIBRA POLIPROPILENIO | 2025-06-11 | 6/25/2025 12:00:00 AM | 14 | 28 | 44.2 | 158 |  | 43.417 | 6 | 157.857
B-19322 VIALE 26 | 177 | 4000 PSI | TANQUE POTABLE-CONCRETO FIBRA POLIPROPILENIO | 2025-06-11 | 6/25/2025 12:00:00 AM | 14 | 28 | 41.4 | 148 |  | 43.417 | 6 | 147.857
B-19322 VIALE 26 | 177 | 4000 PSI | TANQUE POTABLE- CONCRETO FIBRA POLIPROPILENIO | 2025-06-11 | 6/25/2025 12:00:00 AM | 14 | 28 | 46 | 164 |  | 45.7 | 3 | 164.286
B-19322 VIALE 26 | 177 | 4000 PSI | TANQUE POTABLE- CONCRETO FIBRA POLIPROPILENIO | 2025-06-11 | 6/25/2025 12:00:00 AM | 14 | 28 | 47.1 | 168 |  | 45.7 | 3 | 168.214
B-19322 VIALE 26 | 177 | 4000 PSI | TANQUE POTABLE- CONCRETO FIBRA POLIPROPILENIO | 2025-06-11 | 6/25/2025 12:00:00 AM | 14 | 28 | 44 | 157 |  | 45.7 | 3 | 157.143
B-19322 VIALE 26 | 152 | 4000 PSI | TAPA TANQUE LLUVIAS | 2025-06-19 | 7/3/2025 12:00:00 AM | 14 | 28 | 37.5 | 134 |  | 39.233 | 3 | 133.929
B-19322 VIALE 26 | 152 | 4000 PSI | TAPA TANQUE LLUVIAS | 2025-06-19 | 7/3/2025 12:00:00 AM | 14 | 28 | 40.5 | 145 |  | 39.233 | 3 | 144.643
B-19322 VIALE 26 | 152 | 4000 PSI | TAPA TANQUE LLUVIAS | 2025-06-19 | 7/3/2025 12:00:00 AM | 14 | 28 | 39.7 | 142 |  | 39.233 | 3 | 141.786
B-19322 VIALE 26 | 228.6 | 4000 PSI | MURO 19,22,24,07 DEL EJE 01 CON B | 2025-11-10 | 11/24/2025 12:00:00 AM | 14 | 28 | 38.2 | 136 | MURO | 37.633 | 3 | 136.429
B-19322 VIALE 26 | 228.6 | 4000 PSI | MURO 19,22,24,07 DEL EJE 01 CON B | 2025-11-10 | 11/24/2025 12:00:00 AM | 14 | 28 | 37.9 | 135 | MURO | 37.633 | 3 | 135.357
B-19322 VIALE 26 | 228.6 | 4000 PSI | MURO 19,22,24,07 DEL EJE 01 CON B | 2025-11-10 | 11/24/2025 12:00:00 AM | 14 | 28 | 36.8 | 131 | MURO | 37.633 | 3 | 131.429
B-19322 VIALE 26 | 234.95 | 4000 PSI | MUROS 14,31,02 EJE 04 ENTRE J Y F | 2025-11-10 | 11/24/2025 12:00:00 AM | 14 | 28 | 33.3 | 119 | MURO | 33.967 | 3 | 118.929
B-19322 VIALE 26 | 234.95 | 4000 PSI | MUROS 14,31,02 EJE 04 ENTRE J Y F | 2025-11-10 | 11/24/2025 12:00:00 AM | 14 | 28 | 33 | 118 | MURO | 33.967 | 3 | 117.857
B-19322 VIALE 26 | 234.95 | 4000 PSI | MUROS 14,31,02 EJE 04 ENTRE J Y F | 2025-11-10 | 11/24/2025 12:00:00 AM | 14 | 28 | 35.6 | 127 | MURO | 33.967 | 3 | 127.143
B-19322 VIALE 26 | 241.3 | 4000 PSI | TORRE 2 MUROS 32,29,10 DEL EJE 13 | 2025-11-11 | 11/25/2025 12:00:00 AM | 14 | 28 | 37.4 | 133 | MURO | 36.967 | 3 | 133.571
B-19322 VIALE 26 | 241.3 | 4000 PSI | TORRE 2 MUROS 32,29,10 DEL EJE 13 | 2025-11-11 | 11/25/2025 12:00:00 AM | 14 | 28 | 36.4 | 130 | MURO | 36.967 | 3 | 130
B-19322 VIALE 26 | 241.3 | 4000 PSI | TORRE 2 MUROS 32,29,10 DEL EJE 13 | 2025-11-11 | 11/25/2025 12:00:00 AM | 14 | 28 | 37.1 | 132 | MURO | 36.967 | 3 | 132.5
B-19322 VIALE 26 | 228.6 | 4000 PSI | PISO 1 MUROS 32,09, 29 EJE 09 | 2025-11-18 | 12/2/2025 12:00:00 AM | 14 | 28 | 31.6 | 113 | MURO | 33.567 | 3 | 112.857
B-19322 VIALE 26 | 228.6 | 4000 PSI | PISO 1 MUROS 32,09, 29 EJE 09 | 2025-11-18 | 12/2/2025 12:00:00 AM | 14 | 28 | 34.4 | 123 | MURO | 33.567 | 3 | 122.857
B-19322 VIALE 26 | 228.6 | 4000 PSI | PISO 1 MUROS 32,09, 29 EJE 09 | 2025-11-18 | 12/2/2025 12:00:00 AM | 14 | 28 | 34.7 | 124 | MURO | 33.567 | 3 | 123.929
B-19322 VIALE 26 | 241.3 | 4000 PSI | PISO 1 MUROS 14, 31, 02 EJE 06 | 2025-11-18 | 12/2/2025 12:00:00 AM | 14 | 28 | 32 | 114 | MURO | 33.5 | 3 | 114.286
B-19322 VIALE 26 | 241.3 | 4000 PSI | PISO 1 MUROS 14, 31, 02 EJE 06 | 2025-11-18 | 12/2/2025 12:00:00 AM | 14 | 28 | 33.4 | 119 | MURO | 33.5 | 3 | 119.286
B-19322 VIALE 26 | 241.3 | 4000 PSI | PISO 1 MUROS 14, 31, 02 EJE 06 | 2025-11-18 | 12/2/2025 12:00:00 AM | 14 | 28 | 35.1 | 125 | MURO | 33.5 | 3 | 125.357
B-19322 VIALE 26 | 241.3 | 4000 PSI | MUROS PISO 1 32,09,29 EJE 07 ENTRE A Y J | 2025-11-19 | 12/3/2025 12:00:00 AM | 14 | 28 | 30.6 | 109 | MURO | 30.767 | 3 | 109.286
B-19322 VIALE 26 | 241.3 | 4000 PSI | MUROS PISO 1 32,09,29 EJE 07 ENTRE A Y J | 2025-11-19 | 12/3/2025 12:00:00 AM | 14 | 28 | 31 | 111 | MURO | 30.767 | 3 | 110.714
B-19322 VIALE 26 | 241.3 | 4000 PSI | MUROS PISO 1 32,09,29 EJE 07 ENTRE A Y J | 2025-11-19 | 12/3/2025 12:00:00 AM | 14 | 28 | 30.7 | 110 | MURO | 30.767 | 3 | 109.643
B-19322 VIALE 26 | 228.6 | 4000 PSI | MUROS PISO 1 T2 EJE 06 M 31, 02, 14 ENTRE A y D | 2025-11-21 | 12/5/2025 12:00:00 AM | 14 | 28 | 28.8 | 103 | MURO | 27.6 | 3 | 102.857
B-19322 VIALE 26 | 228.6 | 4000 PSI | MUROS PISO 1 T2 EJE 06 M 31, 02, 14 ENTRE A y D | 2025-11-21 | 12/5/2025 12:00:00 AM | 14 | 28 | 27.9 | 100 | MURO | 27.6 | 3 | 99.643
B-19322 VIALE 26 | 228.6 | 4000 PSI | MUROS PISO 1 T2 EJE 06 M 31, 02, 14 ENTRE A y D | 2025-11-21 | 12/5/2025 12:00:00 AM | 14 | 28 | 26.1 | 93 | MURO | 27.6 | 3 | 93.214
B-19322 VIALE 26 | 234.95 | 4000 PSI | MUROS T2PISO 1 32, 09, 29 EJE 11 | 2025-11-13 | 11/27/2025 12:00:00 AM | 14 | 28 | 31.2 | 111 | MURO | 33.433 | 3 | 111.429
B-19322 VIALE 26 | 234.95 | 4000 PSI | MUROS T2PISO 1 32, 09, 29 EJE 11 | 2025-11-13 | 11/27/2025 12:00:00 AM | 14 | 28 | 34 | 121 | MURO | 33.433 | 3 | 121.429
B-19322 VIALE 26 | 234.95 | 4000 PSI | MUROS T2PISO 1 32, 09, 29 EJE 11 | 2025-11-13 | 11/27/2025 12:00:00 AM | 14 | 28 | 35.1 | 125 | MURO | 33.433 | 3 | 125.357
B-19322 VIALE 26 | 222.25 | 4000 PSI | MUROS T2 PISO 1 02, 31, 14 EJE 12 | 2025-11-13 | 11/27/2025 12:00:00 AM | 14 | 28 | 32.1 | 114 | MURO | 32.167 | 3 | 114.643
B-19322 VIALE 26 | 222.25 | 4000 PSI | MUROS T2 PISO 1 02, 31, 14 EJE 12 | 2025-11-13 | 11/27/2025 12:00:00 AM | 14 | 28 | 34.5 | 123 | MURO | 32.167 | 3 | 123.214
B-19322 VIALE 26 | 222.25 | 4000 PSI | MUROS T2 PISO 1 02, 31, 14 EJE 12 | 2025-11-13 | 11/27/2025 12:00:00 AM | 14 | 28 | 29.9 | 107 | MURO | 32.167 | 3 | 106.786
B-19322 VIALE 26 | 228.6 | 4000 PSI | MURO PISO 2 EJE 15 ENTRE J y D M-16-27-01 | 2025-11-27 | 12/11/2025 12:00:00 AM | 14 | 28 | 30.9 | 110 | MURO | 29.867 | 3 | 110.357
B-19322 VIALE 26 | 228.6 | 4000 PSI | MURO PISO 2 EJE 15 ENTRE J y D M-16-27-01 | 2025-11-27 | 12/11/2025 12:00:00 AM | 14 | 28 | 28.7 | 102 | MURO | 29.867 | 3 | 102.5
B-19322 VIALE 26 | 228.6 | 4000 PSI | MURO PISO 2 EJE 15 ENTRE J y D M-16-27-01 | 2025-11-27 | 12/11/2025 12:00:00 AM | 14 | 28 | 30 | 107 | MURO | 29.867 | 3 | 107.143
B-19322 VIALE 26 | 209.6 | 4000 PSI | MURO PISO 2 EJE 12 ENTRE A y D M-14-31-02 | 2025-11-27 | 12/11/2025 12:00:00 AM | 14 | 28 | 30.8 | 110 | MURO | 30.467 | 3 | 110
B-19322 VIALE 26 | 209.6 | 4000 PSI | MURO PISO 2 EJE 12 ENTRE A y D M-14-31-02 | 2025-11-27 | 12/11/2025 12:00:00 AM | 14 | 28 | 30.2 | 108 | MURO | 30.467 | 3 | 107.857
B-19322 VIALE 26 | 209.6 | 4000 PSI | MURO PISO 2 EJE 12 ENTRE A y D M-14-31-02 | 2025-11-27 | 12/11/2025 12:00:00 AM | 14 | 28 | 30.4 | 109 | MURO | 30.467 | 3 | 108.571
B-19322 VIALE 26 | 228.6 | 4000 PSI | MUROS PISO 2 EJE 11 ENTRE AYJ M=32.09.29 | 2025-11-28 | 12/12/2025 12:00:00 AM | 14 | 28 | 29.9 | 107 | MURO | 29.6 | 3 | 106.786
B-19322 VIALE 26 | 228.6 | 4000 PSI | MUROS PISO 2 EJE 11 ENTRE AYJ M=32.09.29 | 2025-11-28 | 12/12/2025 12:00:00 AM | 14 | 28 | 27.8 | 99 | MURO | 29.6 | 3 | 99.286
B-19322 VIALE 26 | 228.6 | 4000 PSI | MUROS PISO 2 EJE 11 ENTRE AYJ M=32.09.29 | 2025-11-28 | 12/12/2025 12:00:00 AM | 14 | 28 | 31.1 | 111 | MURO | 29.6 | 3 | 111.071
B-19322 VIALE 26 | 209.55 | 4000 PSI | MUROS PISO 2 EJE 06 y 07 ENTRE A y J M=31-32-14-09-29 | 2025-12-01 | 12/15/2025 12:00:00 AM | 14 | 28 | 30.1 | 107 | MURO | 31.167 | 3 | 107.5
B-19322 VIALE 26 | 209.55 | 4000 PSI | MUROS PISO 2 EJE 06 y 07 ENTRE A y J M=31-32-14-09-29 | 2025-12-01 | 12/15/2025 12:00:00 AM | 14 | 28 | 31 | 110 | MURO | 31.167 | 3 | 110.714
B-19322 VIALE 26 | 209.55 | 4000 PSI | MUROS PISO 2 EJE 06 y 07 ENTRE A y J M=31-32-14-09-29 | 2025-12-01 | 12/15/2025 12:00:00 AM | 14 | 28 | 32.4 | 116 | MURO | 31.167 | 3 | 115.714
B-19322 VIALE 26 | 203.2 | 4000 PSI | MUROS PISO 2 EJE 06 y 07 ENTRE A y J M-31-14-02 | 2025-12-02 | 12/16/2025 12:00:00 AM | 14 | 28 | 31.1 | 111 | MURO | 34.733 | 3 | 111.071
B-19322 VIALE 26 | 203.2 | 4000 PSI | MUROS PISO 2 EJE 06 y 07 ENTRE A y J M-31-14-02 | 2025-12-02 | 12/16/2025 12:00:00 AM | 14 | 28 | 42.9 | 153 | MURO | 34.733 | 3 | 153.214
B-19322 VIALE 26 | 203.2 | 4000 PSI | MUROS PISO 2 EJE 06 y 07 ENTRE A y J M-31-14-02 | 2025-12-02 | 12/16/2025 12:00:00 AM | 14 | 28 | 30.2 | 108 | MURO | 34.733 | 3 | 107.857
B-19322 VIALE 26 | 241.3 | 4000 PSI | MUROS PISO 2 EJE 04 y 05 ENTRE A y J M= 32-29-09 | 2025-12-03 | 12/17/2025 12:00:00 AM | 14 | 28 | 28.5 | 102 | MURO | 28.367 | 3 | 101.786
B-19322 VIALE 26 | 241.3 | 4000 PSI | MUROS PISO 2 EJE 04 y 05 ENTRE A y J M= 32-29-09 | 2025-12-03 | 12/17/2025 12:00:00 AM | 14 | 28 | 28.3 | 101 | MURO | 28.367 | 3 | 101.071
B-19322 VIALE 26 | 241.3 | 4000 PSI | MUROS PISO 2 EJE 04 y 05 ENTRE A y J M= 32-29-09 | 2025-12-03 | 12/17/2025 12:00:00 AM | 14 | 28 | 28.3 | 101 | MURO | 28.367 | 3 | 101.071
B-19322 VIALE 26 | 215.9 | 4000 PSI | MUROS PISO 2 EJE 01 AL 03 ENTRE A y J M= 21-01-20-05-22 | 2025-12-05 | 12/19/2025 12:00:00 AM | 14 | 28 | 29.3 | 104 | MURO | 28.867 | 3 | 104.643
B-19322 VIALE 26 | 215.9 | 4000 PSI | MUROS PISO 2 EJE 01 AL 03 ENTRE A y J M= 21-01-20-05-22 | 2025-12-05 | 12/19/2025 12:00:00 AM | 14 | 28 | 28.7 | 102 | MURO | 28.867 | 3 | 102.5
B-19322 VIALE 26 | 215.9 | 4000 PSI | MUROS PISO 2 EJE 01 AL 03 ENTRE A y J M= 21-01-20-05-22 | 2025-12-05 | 12/19/2025 12:00:00 AM | 14 | 28 | 28.6 | 102 | MURO | 28.867 | 3 | 102.143
B-19322 VIALE 26 | 152.4 | 4000 PSI | MUROS PISO 1 EJE 12 ENTERE A y D M=13,25,02 | 2025-12-09 | 12/23/2025 12:00:00 AM | 14 | 28 | 22.9 | 82 | MURO | 24.6 | 3 | 81.786
B-19322 VIALE 26 | 152.4 | 4000 PSI | MUROS PISO 1 EJE 12 ENTERE A y D M=13,25,02 | 2025-12-09 | 12/23/2025 12:00:00 AM | 14 | 28 | 26.5 | 95 | MURO | 24.6 | 3 | 94.643
B-19322 VIALE 26 | 152.4 | 4000 PSI | MUROS PISO 1 EJE 12 ENTERE A y D M=13,25,02 | 2025-12-09 | 12/23/2025 12:00:00 AM | 14 | 28 | 24.4 | 87 | MURO | 24.6 | 3 | 87.143
B-19322 VIALE 26 | 190.5 | 4000 PSI | MUROS PISO 1 EJE 15 Y 14 ENTERE J y H M=32,31-27-28-29-30 | 2025-12-09 | 12/23/2025 12:00:00 AM | 14 | 28 | 28.4 | 102 | MURO | 29.033 | 3 | 101.429
B-19322 VIALE 26 | 190.5 | 4000 PSI | MUROS PISO 1 EJE 15 Y 14 ENTERE J y H M=32,31-27-28-29-30 | 2025-12-09 | 12/23/2025 12:00:00 AM | 14 | 28 | 30.3 | 108 | MURO | 29.033 | 3 | 108.214
B-19322 VIALE 26 | 190.5 | 4000 PSI | MUROS PISO 1 EJE 15 Y 14 ENTERE J y H M=32,31-27-28-29-30 | 2025-12-09 | 12/23/2025 12:00:00 AM | 14 | 28 | 28.4 | 101 | MURO | 29.033 | 3 | 101.429
B-19322 VIALE 26 | 177.8 | 3000 PSI | PLACA TORRE 2 PISO 3 EJE 08 AL 10 DEL A AL J | 2025-12-09 | 12/23/2025 12:00:00 AM | 14 | 28 | 27.9 | 133 | PLACA | 27.867 | 3 | 99.643
B-19322 VIALE 26 | 177.8 | 3000 PSI | PLACA TORRE 2 PISO 3 EJE 08 AL 10 DEL A AL J | 2025-12-09 | 12/23/2025 12:00:00 AM | 14 | 28 | 28.2 | 134 | PLACA | 27.867 | 3 | 100.714
B-19322 VIALE 26 | 177.8 | 3000 PSI | PLACA TORRE 2 PISO 3 EJE 08 AL 10 DEL A AL J | 2025-12-09 | 12/23/2025 12:00:00 AM | 14 | 28 | 27.5 | 131 | PLACA | 27.867 | 3 | 98.214
B-19322 VIALE 26 | 203.2 | 4000 PSI | MUROS T2 PISO 3 EJE 12 ENTRE J y E M= | 2025-12-10 | 12/24/2025 12:00:00 AM | 14 | 28 | 28.7 | 102 | MURO | 28.333 | 3 | 102.5
B-19322 VIALE 26 | 203.2 | 4000 PSI | MUROS T2 PISO 3 EJE 12 ENTRE J y E M= | 2025-12-10 | 12/24/2025 12:00:00 AM | 14 | 28 | 27.5 | 98 | MURO | 28.333 | 3 | 98.214
B-19322 VIALE 26 | 203.2 | 4000 PSI | MUROS T2 PISO 3 EJE 12 ENTRE J y E M= | 2025-12-10 | 12/24/2025 12:00:00 AM | 14 | 28 | 28.8 | 103 | MURO | 28.333 | 3 | 102.857
B-19322 VIALE 26 | 215.9 | 4000 PSI | MUROS T2 PISO 3 EJE 11 ENYTE ENTRE E y J M= | 2025-12-10 | 12/24/2025 12:00:00 AM | 14 | 28 | 30.2 | 108 | MURO | 29.933 | 3 | 107.857
B-19322 VIALE 26 | 215.9 | 4000 PSI | MUROS T2 PISO 3 EJE 11 ENYTE ENTRE E y J M= | 2025-12-10 | 12/24/2025 12:00:00 AM | 14 | 28 | 30.4 | 108 | MURO | 29.933 | 3 | 108.571
B-19322 VIALE 26 | 215.9 | 4000 PSI | MUROS T2 PISO 3 EJE 11 ENYTE ENTRE E y J M= | 2025-12-10 | 12/24/2025 12:00:00 AM | 14 | 28 | 29.2 | 104 | MURO | 29.933 | 3 | 104.286
B-19322 VIALE 26 | 266.7 | 4000 PSI | PRUEBA | 2025-12-12 | 12/26/2025 12:00:00 AM | 14 | 28 | 30.9 | 110 |  | 30.267 | 3 | 110.357
B-19322 VIALE 26 | 266.7 | 4000 PSI | PRUEBA | 2025-12-12 | 12/26/2025 12:00:00 AM | 14 | 28 | 28.7 | 102 |  | 30.267 | 3 | 102.5
B-19322 VIALE 26 | 266.7 | 4000 PSI | PRUEBA | 2025-12-12 | 12/26/2025 12:00:00 AM | 14 | 28 | 31.2 | 112 |  | 30.267 | 3 | 111.429
B-19322 VIALE 26 | 209.55 | 4000 PSI | MUROS PISO 3 EJE 08 y 09 ENTRE A y J M= 32-29-09 | 2025-12-12 | 12/26/2025 12:00:00 AM | 14 | 28 | 28.7 | 102 | MURO | 29.433 | 3 | 102.5
B-19322 VIALE 26 | 209.55 | 4000 PSI | MUROS PISO 3 EJE 08 y 09 ENTRE A y J M= 32-29-09 | 2025-12-12 | 12/26/2025 12:00:00 AM | 14 | 28 | 30 | 107 | MURO | 29.433 | 3 | 107.143
B-19322 VIALE 26 | 209.55 | 4000 PSI | MUROS PISO 3 EJE 08 y 09 ENTRE A y J M= 32-29-09 | 2025-12-12 | 12/26/2025 12:00:00 AM | 14 | 28 | 29.6 | 106 | MURO | 29.433 | 3 | 105.714
B-19322 VIALE 26 | 215.9 | 4000 PSI | MUROS PISO 3 EJE 06 y 07 ENTRE A y J M=32-29-09 | 2025-12-15 | 12/29/2025 12:00:00 AM | 14 | 28 | 28.2 | 100 | MURO | 28.933 | 3 | 100.714
B-19322 VIALE 26 | 215.9 | 4000 PSI | MUROS PISO 3 EJE 06 y 07 ENTRE A y J M=32-29-09 | 2025-12-15 | 12/29/2025 12:00:00 AM | 14 | 28 | 31.3 | 112 | MURO | 28.933 | 3 | 111.786
B-19322 VIALE 26 | 215.9 | 4000 PSI | MUROS PISO 3 EJE 06 y 07 ENTRE A y J M=32-29-09 | 2025-12-15 | 12/29/2025 12:00:00 AM | 14 | 28 | 27.3 | 97 | MURO | 28.933 | 3 | 97.5
B-19322 VIALE 26 | 203.2 | 4000 PSI | MUROS TORRE 1 PISO 1 EJE 08 y 09 ENTRE A y J M= 23-22-09 | 2025-12-15 | 12/29/2025 12:00:00 AM | 14 | 28 | 29.7 | 106 | MURO | 30.333 | 3 | 106.071
B-19322 VIALE 26 | 203.2 | 4000 PSI | MUROS TORRE 1 PISO 1 EJE 08 y 09 ENTRE A y J M= 23-22-09 | 2025-12-15 | 12/29/2025 12:00:00 AM | 14 | 28 | 30.9 | 110 | MURO | 30.333 | 3 | 110.357
B-19322 VIALE 26 | 203.2 | 4000 PSI | MUROS TORRE 1 PISO 1 EJE 08 y 09 ENTRE A y J M= 23-22-09 | 2025-12-15 | 12/29/2025 12:00:00 AM | 14 | 28 | 30.4 | 108 | MURO | 30.333 | 3 | 108.571
B-19322 VIALE 26 | 215.9 | 4000 PSI | MUROS TORRE 1 PISO 1 EJE 07 y 06 ENTRTE A y J M= 23,22,09 | 2025-12-17 | 12/31/2025 12:00:00 AM | 14 | 28 | 29.9 | 107 | MURO | 28.8 | 3 | 106.786
B-19322 VIALE 26 | 215.9 | 4000 PSI | MUROS TORRE 1 PISO 1 EJE 07 y 06 ENTRTE A y J M= 23,22,09 | 2025-12-17 | 12/31/2025 12:00:00 AM | 14 | 28 | 28 | 100 | MURO | 28.8 | 3 | 100
B-19322 VIALE 26 | 215.9 | 4000 PSI | MUROS TORRE 1 PISO 1 EJE 07 y 06 ENTRTE A y J M= 23,22,09 | 2025-12-17 | 12/31/2025 12:00:00 AM | 14 | 28 | 28.5 | 102 | MURO | 28.8 | 3 | 101.786
B-19322 VIALE 26 | 177.8 | 4000 PSI | MUROS PISO 1 EJE 02 y 04 ENTRE G y J M=23-08-21 | 2025-12-19 | 1/2/2026 12:00:00 AM | 14 | 28 | 26.9 | 96 | MURO | 26.6 | 3 | 96.071
B-19322 VIALE 26 | 177.8 | 4000 PSI | MUROS PISO 1 EJE 02 y 04 ENTRE G y J M=23-08-21 | 2025-12-19 | 1/2/2026 12:00:00 AM | 14 | 28 | 25.1 | 90 | MURO | 26.6 | 3 | 89.643
B-19322 VIALE 26 | 177.8 | 4000 PSI | MUROS PISO 1 EJE 02 y 04 ENTRE G y J M=23-08-21 | 2025-12-19 | 1/2/2026 12:00:00 AM | 14 | 28 | 27.8 | 99 | MURO | 26.6 | 3 | 99.286
B-19322 VIALE 26 | 203.2 | 4000 PSI | MUROS PISO 3 EJE 03 y 04 ENTRE A y J M=32,29A,09A | 2025-12-19 | 1/2/2026 12:00:00 AM | 14 | 28 | 25.6 | 91 | MURO | 25.033 | 3 | 91.429
B-19322 VIALE 26 | 203.2 | 4000 PSI | MUROS PISO 3 EJE 03 y 04 ENTRE A y J M=32,29A,09A | 2025-12-19 | 1/2/2026 12:00:00 AM | 14 | 28 | 25.2 | 90 | MURO | 25.033 | 3 | 90
B-19322 VIALE 26 | 203.2 | 4000 PSI | MUROS PISO 3 EJE 03 y 04 ENTRE A y J M=32,29A,09A | 2025-12-19 | 1/2/2026 12:00:00 AM | 14 | 28 | 24.3 | 87 | MURO | 25.033 | 3 | 86.786
B-19322 VIALE 26 | 203.2 | 4000 PSI | MUROS PISO 1 EJE 10 y 11 ENTRTE A y J M=22-23-09 | 2025-12-12 | 12/26/2025 12:00:00 AM | 14 | 28 | 28 | 100 | MURO | 27.4 | 3 | 100
B-19322 VIALE 26 | 203.2 | 4000 PSI | MUROS PISO 1 EJE 10 y 11 ENTRTE A y J M=22-23-09 | 2025-12-12 | 12/26/2025 12:00:00 AM | 14 | 28 | 25.3 | 90 | MURO | 27.4 | 3 | 90.357
B-19322 VIALE 26 | 203.2 | 4000 PSI | MUROS PISO 1 EJE 10 y 11 ENTRTE A y J M=22-23-09 | 2025-12-12 | 12/26/2025 12:00:00 AM | 14 | 28 | 28.9 | 103 | MURO | 27.4 | 3 | 103.214
B-19322 VIALE 26 | 203.2 | 4000 PSI | MUROS T1 PISO 1 EJES 02 y 03 ENTRE J y H M=01,12,18,20 | 2025-12-23 | 1/6/2026 12:00:00 AM | 14 | 28 | 24.6 | 88 | MURO | 25.4 | 3 | 87.857
B-19322 VIALE 26 | 203.2 | 4000 PSI | MUROS T1 PISO 1 EJES 02 y 03 ENTRE J y H M=01,12,18,20 | 2025-12-23 | 1/6/2026 12:00:00 AM | 14 | 28 | 26.3 | 94 | MURO | 25.4 | 3 | 93.929
B-19322 VIALE 26 | 203.2 | 4000 PSI | MUROS T1 PISO 1 EJES 02 y 03 ENTRE J y H M=01,12,18,20 | 2025-12-23 | 1/6/2026 12:00:00 AM | 14 | 28 | 25.3 | 90 | MURO | 25.4 | 3 | 90.357
B-19322 VIALE 26 | 228.6 | 4000 PSI | MUROS TORRE 2 PISO 3 EJE 01 y 02 ENTRE A y J M=19,24,22,25,07,26 | 2025-12-26 | 1/9/2026 12:00:00 AM | 14 | 28 | 28.3 | 101 | MURO | 26 | 3 | 101.071
B-19322 VIALE 26 | 228.6 | 4000 PSI | MUROS TORRE 2 PISO 3 EJE 01 y 02 ENTRE A y J M=19,24,22,25,07,26 | 2025-12-26 | 1/9/2026 12:00:00 AM | 14 | 28 | 24.8 | 89 | MURO | 26 | 3 | 88.571
B-19322 VIALE 26 | 228.6 | 4000 PSI | MUROS TORRE 2 PISO 3 EJE 01 y 02 ENTRE A y J M=19,24,22,25,07,26 | 2025-12-26 | 1/9/2026 12:00:00 AM | 14 | 28 | 24.9 | 89 | MURO | 26 | 3 | 88.929
B-19322 VIALE 26 | 215.9 | 4000 PSI | MUROS PISO EJE 01 al 03 ENTRE A y F M=14,17,15 | 2025-12-30 | 1/13/2026 12:00:00 AM | 14 | 28 | 22.7 | 81 | MURO | 23.367 | 3 | 81.071
B-19322 VIALE 26 | 215.9 | 4000 PSI | MUROS PISO EJE 01 al 03 ENTRE A y F M=14,17,15 | 2025-12-30 | 1/13/2026 12:00:00 AM | 14 | 28 | 24.6 | 88 | MURO | 23.367 | 3 | 87.857
B-19322 VIALE 26 | 215.9 | 4000 PSI | MUROS PISO EJE 01 al 03 ENTRE A y F M=14,17,15 | 2025-12-30 | 1/13/2026 12:00:00 AM | 14 | 28 | 22.8 | 81 | MURO | 23.367 | 3 | 81.429
B-19322 VIALE 26 | 215 | 4000 PSI | MUROS PISO 4 EJE 13 AL 15 ENTRE AYJ M=03,04,35,36,37,40 | 2026-01-08 | 1/22/2026 12:00:00 AM | 14 | 28 | 29 | 104 | MURO | 28.8 | 3 | 103.571
B-19322 VIALE 26 | 215 | 4000 PSI | MUROS PISO 4 EJE 13 AL 15 ENTRE AYJ M=03,04,35,36,37,40 | 2026-01-08 | 1/22/2026 12:00:00 AM | 14 | 28 | 29.1 | 104 | MURO | 28.8 | 3 | 103.929
B-19322 VIALE 26 | 215 | 4000 PSI | MUROS PISO 4 EJE 13 AL 15 ENTRE AYJ M=03,04,35,36,37,40 | 2026-01-08 | 1/22/2026 12:00:00 AM | 14 | 28 | 28.3 | 101 | MURO | 28.8 | 3 | 101.071
B-19322 VIALE 26 | 228.6 | 4000 PSI | MUROSP T2 PISO 4 EJE 11 AL 12 ENTRE AYJ M= 32.29.09 | 2026-01-10 | 1/24/2026 12:00:00 AM | 14 | 28 | 27.8 | 99 | MURO | 26.967 | 3 | 99.286
B-19322 VIALE 26 | 228.6 | 4000 PSI | MUROSP T2 PISO 4 EJE 11 AL 12 ENTRE AYJ M= 32.29.09 | 2026-01-10 | 1/24/2026 12:00:00 AM | 14 | 28 | 26.6 | 95 | MURO | 26.967 | 3 | 95
B-19322 VIALE 26 | 228.6 | 4000 PSI | MUROSP T2 PISO 4 EJE 11 AL 12 ENTRE AYJ M= 32.29.09 | 2026-01-10 | 1/24/2026 12:00:00 AM | 14 | 28 | 26.5 | 94 | MURO | 26.967 | 3 | 94.643
B-19322 VIALE 26 | 228.6 | 4000 PSI | MUROS T2 PISO 4 EJE 10 AL 8 ENTRE AYJ M=14,31,02 | 2026-01-13 | 1/27/2026 12:00:00 AM | 14 | 28 | 25.2 | 90 | MURO | 25.933 | 3 | 90
B-19322 VIALE 26 | 228.6 | 4000 PSI | MUROS T2 PISO 4 EJE 10 AL 8 ENTRE AYJ M=14,31,02 | 2026-01-13 | 1/27/2026 12:00:00 AM | 14 | 28 | 27.6 | 99 | MURO | 25.933 | 3 | 98.571
B-19322 VIALE 26 | 228.6 | 4000 PSI | MUROS T2 PISO 4 EJE 10 AL 8 ENTRE AYJ M=14,31,02 | 2026-01-13 | 1/27/2026 12:00:00 AM | 14 | 28 | 25 | 89 | MURO | 25.933 | 3 | 89.286
B-19322 VIALE 26 | 241.3 | 4000 PSI | MUROS T2 PISO 4 EJE 6 Y 7 ENTRE AYJ M=29,09,32 | 2026-01-14 | 1/28/2026 12:00:00 AM | 14 | 28 | 26.2 | 94 | MURO | 26.567 | 3 | 93.571
B-19322 VIALE 26 | 241.3 | 4000 PSI | MUROS T2 PISO 4 EJE 6 Y 7 ENTRE AYJ M=29,09,32 | 2026-01-14 | 1/28/2026 12:00:00 AM | 14 | 28 | 28 | 100 | MURO | 26.567 | 3 | 100
B-19322 VIALE 26 | 241.3 | 4000 PSI | MUROS T2 PISO 4 EJE 6 Y 7 ENTRE AYJ M=29,09,32 | 2026-01-14 | 1/28/2026 12:00:00 AM | 14 | 28 | 25.5 | 91 | MURO | 26.567 | 3 | 91.071
B-19322 VIALE 26 | 203.2 | 4000 PSI | MUROS T2 PISO 4 EJE 04Y05 ENTRE AYJ M=14,31,02 | 2026-01-15 | 1/29/2026 12:00:00 AM | 14 | 28 | 27.8 | 99 | MURO | 28.3 | 3 | 99.286
B-19322 VIALE 26 | 203.2 | 4000 PSI | MUROS T2 PISO 4 EJE 04Y05 ENTRE AYJ M=14,31,02 | 2026-01-15 | 1/29/2026 12:00:00 AM | 14 | 28 | 32.4 | 116 | MURO | 28.3 | 3 | 115.714
B-19322 VIALE 26 | 203.2 | 4000 PSI | MUROS T2 PISO 4 EJE 04Y05 ENTRE AYJ M=14,31,02 | 2026-01-15 | 1/29/2026 12:00:00 AM | 14 | 28 | 24.7 | 88 | MURO | 28.3 | 3 | 88.214
B-19322 VIALE 26 | 215.9 | 4000 PSI | MUROS T2 P4 EJE 01 AL 02 ENTRE AYD M=01,21,05,20,26,25,19 | 2026-01-17 | 1/31/2026 12:00:00 AM | 14 | 28 | 25.3 | 90 | MURO | 25.567 | 3 | 90.357
B-19322 VIALE 26 | 215.9 | 4000 PSI | MUROS T2 P4 EJE 01 AL 02 ENTRE AYD M=01,21,05,20,26,25,19 | 2026-01-17 | 1/31/2026 12:00:00 AM | 14 | 28 | 24.6 | 88 | MURO | 25.567 | 3 | 87.857
B-19322 VIALE 26 | 215.9 | 4000 PSI | MUROS T2 P4 EJE 01 AL 02 ENTRE AYD M=01,21,05,20,26,25,19 | 2026-01-17 | 1/31/2026 12:00:00 AM | 14 | 28 | 26.8 | 96 | MURO | 25.567 | 3 | 95.714
B-19322 VIALE 26 | 215.9 | 4000 PSI | MUROS T2 PISO 4 EJE 02 Y 03 ENTRE AyJ -01,27,16,15 | 2026-01-16 | 1/30/2026 12:00:00 AM | 14 | 28 | 25.8 | 92 | MURO | 26.867 | 3 | 92.143
B-19322 VIALE 26 | 215.9 | 4000 PSI | MUROS T2 PISO 4 EJE 02 Y 03 ENTRE AyJ -01,27,16,15 | 2026-01-16 | 1/30/2026 12:00:00 AM | 14 | 28 | 27.2 | 97 | MURO | 26.867 | 3 | 97.143
B-19322 VIALE 26 | 215.9 | 4000 PSI | MUROS T2 PISO 4 EJE 02 Y 03 ENTRE AyJ -01,27,16,15 | 2026-01-16 | 1/30/2026 12:00:00 AM | 14 | 28 | 27.6 | 98 | MURO | 26.867 | 3 | 98.571
B-19322 VIALE 26 | 209.55 | 4000 PSI | MUROS P2 EJE 14 AL 15 ENTRE HYJ M=32,31,07,27 | 2026-01-20 | 2/3/2026 12:00:00 AM | 14 | 28 | 25.3 | 90 | MURO | 24.667 | 3 | 90.357
B-19322 VIALE 26 | 209.55 | 4000 PSI | MUROS P2 EJE 14 AL 15 ENTRE HYJ M=32,31,07,27 | 2026-01-20 | 2/3/2026 12:00:00 AM | 14 | 28 | 24.6 | 88 | MURO | 24.667 | 3 | 87.857
B-19322 VIALE 26 | 209.55 | 4000 PSI | MUROS P2 EJE 14 AL 15 ENTRE HYJ M=32,31,07,27 | 2026-01-20 | 2/3/2026 12:00:00 AM | 14 | 28 | 24.1 | 86 | MURO | 24.667 | 3 | 86.071
B-19322 VIALE 26 | 241.3 | 4000 PSI | MUROS T2 PISO 5 EJE 12 AL 15 ENTRE AYJ M=3,4,35,36,37,38,39 | 2026-01-20 | 2/3/2026 12:00:00 AM | 14 | 28 | 23.4 | 83 | MURO | 24 | 3 | 83.571
B-19322 VIALE 26 | 241.3 | 4000 PSI | MUROS T2 PISO 5 EJE 12 AL 15 ENTRE AYJ M=3,4,35,36,37,38,39 | 2026-01-20 | 2/3/2026 12:00:00 AM | 14 | 28 | 24.2 | 86 | MURO | 24 | 3 | 86.429
B-19322 VIALE 26 | 241.3 | 4000 PSI | MUROS T2 PISO 5 EJE 12 AL 15 ENTRE AYJ M=3,4,35,36,37,38,39 | 2026-01-20 | 2/3/2026 12:00:00 AM | 14 | 28 | 24.4 | 87 | MURO | 24 | 3 | 87.143
B-19322 VIALE 26 | 203.2 | 4000 PSI | MUROS T2 PISO 5 EJE 12 AL 15 ENTRE AYJ M=2,31,14 | 2026-01-20 | 2/3/2026 12:00:00 AM | 14 | 28 | 30.3 | 108 | MURO | 29.2 | 3 | 108.214
B-19322 VIALE 26 | 203.2 | 4000 PSI | MUROS T2 PISO 5 EJE 12 AL 15 ENTRE AYJ M=2,31,14 | 2026-01-20 | 2/3/2026 12:00:00 AM | 14 | 28 | 26.9 | 96 | MURO | 29.2 | 3 | 96.071
B-19322 VIALE 26 | 203.2 | 4000 PSI | MUROS T2 PISO 5 EJE 12 AL 15 ENTRE AYJ M=2,31,14 | 2026-01-20 | 2/3/2026 12:00:00 AM | 14 | 28 | 30.4 | 109 | MURO | 29.2 | 3 | 108.571
B-19322 VIALE 26 | 228.6 | 4 000 PSI | MUROS T2 PISO 5 EJE 10Y11 ENTRE AyJ M=32,09,29 | 2026-01-21 | 2/4/2026 12:00:00 AM | 14 | 28 | 24.7 | 88 | MURO | 26.033 | 3 | 88.214
B-19322 VIALE 26 | 228.6 | 4 000 PSI | MUROS T2 PISO 5 EJE 10Y11 ENTRE AyJ M=32,09,29 | 2026-01-21 | 2/4/2026 12:00:00 AM | 14 | 28 | 27.6 | 99 | MURO | 26.033 | 3 | 98.571
B-19322 VIALE 26 | 228.6 | 4 000 PSI | MUROS T2 PISO 5 EJE 10Y11 ENTRE AyJ M=32,09,29 | 2026-01-21 | 2/4/2026 12:00:00 AM | 14 | 28 | 25.8 | 92 | MURO | 26.033 | 3 | 92.143
B-19322 VIALE 26 | 177.8 | 4000 PSI | MUROS T1 P2 EJE 13Y14 ENTRE AyF M= 12a,25,01 | 2026-01-21 | 2/4/2026 12:00:00 AM | 14 | 28 | 28.8 | 103 | MURO | 27.333 | 3 | 102.857
B-19322 VIALE 26 | 177.8 | 4000 PSI | MUROS T1 P2 EJE 13Y14 ENTRE AyF M= 12a,25,01 | 2026-01-21 | 2/4/2026 12:00:00 AM | 14 | 28 | 27.9 | 100 | MURO | 27.333 | 3 | 99.643
B-19322 VIALE 26 | 177.8 | 4000 PSI | MUROS T1 P2 EJE 13Y14 ENTRE AyF M= 12a,25,01 | 2026-01-21 | 2/4/2026 12:00:00 AM | 14 | 28 | 25.3 | 90 | MURO | 27.333 | 3 | 90.357
B-19322 VIALE 26 | 234.95 | 4000 PSI | MUROS T1 PISO 2 EJE 11 AL 12 ENTRE AYJ M=29,09,23 | 2026-01-22 | 2/5/2026 12:00:00 AM | 14 | 28 | 28.8 | 103 | MURO | 28.933 | 3 | 102.857
B-19322 VIALE 26 | 234.95 | 4000 PSI | MUROS T1 PISO 2 EJE 11 AL 12 ENTRE AYJ M=29,09,23 | 2026-01-22 | 2/5/2026 12:00:00 AM | 14 | 28 | 29.7 | 106 | MURO | 28.933 | 3 | 106.071
B-19322 VIALE 26 | 234.95 | 4000 PSI | MUROS T1 PISO 2 EJE 11 AL 12 ENTRE AYJ M=29,09,23 | 2026-01-22 | 2/5/2026 12:00:00 AM | 14 | 28 | 28.3 | 101 | MURO | 28.933 | 3 | 101.071
B-19322 VIALE 26 | 228.6 | 4000 PSI | MUROS T2 PISO 5 EJE 06 AL 07 ENTRE AYJ M=09,29,32 | 2026-01-22 | 2/5/2026 12:00:00 AM | 14 | 28 | 28 | 100 | MURO | 28.467 | 3 | 100
B-19322 VIALE 26 | 228.6 | 4000 PSI | MUROS T2 PISO 5 EJE 06 AL 07 ENTRE AYJ M=09,29,32 | 2026-01-22 | 2/5/2026 12:00:00 AM | 14 | 28 | 28 | 100 | MURO | 28.467 | 3 | 100
B-19322 VIALE 26 | 228.6 | 4000 PSI | MUROS T2 PISO 5 EJE 06 AL 07 ENTRE AYJ M=09,29,32 | 2026-01-22 | 2/5/2026 12:00:00 AM | 14 | 28 | 29.4 | 105 | MURO | 28.467 | 3 | 105
B-19322 VIALE 26 | 203.2 | 4.000 PSI | MURO T1 PISO 2 RJR 10Y11 ENTRE AyJ M=32,09,29 | 2026-01-23 | 2/6/2026 12:00:00 AM | 14 | 28 | 26.3 | 94 | MURO | 26.9 | 3 | 93.929
B-19322 VIALE 26 | 203.2 | 4.000 PSI | MURO T1 PISO 2 RJR 10Y11 ENTRE AyJ M=32,09,29 | 2026-01-23 | 2/6/2026 12:00:00 AM | 14 | 28 | 26.7 | 96 | MURO | 26.9 | 3 | 95.357
B-19322 VIALE 26 | 203.2 | 4.000 PSI | MURO T1 PISO 2 RJR 10Y11 ENTRE AyJ M=32,09,29 | 2026-01-23 | 2/6/2026 12:00:00 AM | 14 | 28 | 27.7 | 99 | MURO | 26.9 | 3 | 98.929
B-19322 VIALE 26 | 203.2 | 4.000 | MUROS T2 PISO 5 EJE 04Y07 ENTRE AyJ M=32,09,29 | 2026-01-23 | 2/6/2026 12:00:00 AM | 14 | 28 | 27 | 96 | MURO | 26.267 | 3 | 96.429
B-19322 VIALE 26 | 203.2 | 4.000 | MUROS T2 PISO 5 EJE 04Y07 ENTRE AyJ M=32,09,29 | 2026-01-23 | 2/6/2026 12:00:00 AM | 14 | 28 | 26.7 | 95 | MURO | 26.267 | 3 | 95.357
B-19322 VIALE 26 | 203.2 | 4.000 | MUROS T2 PISO 5 EJE 04Y07 ENTRE AyJ M=32,09,29 | 2026-01-23 | 2/6/2026 12:00:00 AM | 14 | 28 | 25.1 | 90 | MURO | 26.267 | 3 | 89.643
B-19322 VIALE 26 | 152.4 | 4000 PSI | PLACA TANQUE RCI | 2026-02-12 | 2/26/2026 12:00:00 AM | 14 | 28 | 60.4 | 216 | PLACA | 59.867 | 3 | 215.714
B-19322 VIALE 26 | 152.4 | 4000 PSI | PLACA TANQUE RCI | 2026-02-12 | 2/26/2026 12:00:00 AM | 14 | 28 | 59.6 | 213 | PLACA | 59.867 | 3 | 212.857
B-19322 VIALE 26 | 152.4 | 4000 PSI | PLACA TANQUE RCI | 2026-02-12 | 2/26/2026 12:00:00 AM | 14 | 28 | 59.6 | 213 | PLACA | 59.867 | 3 | 212.857
B-19322 VIALE 26 | 203.2 | 4000 PSI | MUROS TANQUE RCI | 2026-02-12 | 2/26/2026 12:00:00 AM | 14 | 28 | 47.2 | 168 | MURO | 46.167 | 3 | 168.571
B-19322 VIALE 26 | 203.2 | 4000 PSI | MUROS TANQUE RCI | 2026-02-12 | 2/26/2026 12:00:00 AM | 14 | 28 | 44.6 | 159 | MURO | 46.167 | 3 | 159.286
B-19322 VIALE 26 | 203.2 | 4000 PSI | MUROS TANQUE RCI | 2026-02-12 | 2/26/2026 12:00:00 AM | 14 | 28 | 46.7 | 167 | MURO | 46.167 | 3 | 166.786
B-19322 VIALE 26 | 203 | 3500 PSI | TORRE 2 PILOTE 78 | 2025-03-25 | 4/8/2025 12:00:00 AM | 14 | 24.5 | 30.4 | 124 |  | 27.133 | 6 | 124.082
B-19322 VIALE 26 | 203 | 3500 PSI | TORRE 2 PILOTE 78 | 2025-03-25 | 4/8/2025 12:00:00 AM | 14 | 24.5 | 28.6 | 117 |  | 27.133 | 6 | 116.735
B-19322 VIALE 26 | 203 | 3500 PSI | TORRE 2 PILOTE 78 | 2025-03-25 | 4/8/2025 12:00:00 AM | 14 | 24.5 | 28.5 | 116 |  | 27.133 | 6 | 116.327
B-19322 VIALE 26 | 228 | 3500 PSI | torre 2 pilotes -54-61 | 2025-03-29 | 4/12/2025 12:00:00 AM | 14 | 24.5 | 20.9 | 85 |  | 23.933 | 3 | 85.306
B-19322 VIALE 26 | 228 | 3500 PSI | torre 2 pilotes -54-61 | 2025-03-29 | 4/12/2025 12:00:00 AM | 14 | 24.5 | 26.1 | 106 |  | 23.933 | 3 | 106.531
B-19322 VIALE 26 | 228 | 3500 PSI | torre 2 pilotes -54-61 | 2025-03-29 | 4/12/2025 12:00:00 AM | 14 | 24.5 | 24.8 | 101 |  | 23.933 | 3 | 101.224
B-19322 VIALE 26 | 177 | 3500 PSI | TORRE 2 PILOTE 58 | 2025-03-31 | 4/14/2025 12:00:00 AM | 14 | 24.5 | 21.1 | 86 |  | 21.7 | 3 | 86.122
B-19322 VIALE 26 | 177 | 3500 PSI | TORRE 2 PILOTE 58 | 2025-03-31 | 4/14/2025 12:00:00 AM | 14 | 24.5 | 20 | 82 |  | 21.7 | 3 | 81.633
B-19322 VIALE 26 | 177 | 3500 PSI | TORRE 2 PILOTE 58 | 2025-03-31 | 4/14/2025 12:00:00 AM | 14 | 24.5 | 24 | 98 |  | 21.7 | 3 | 97.959
B-19322 VIALE 26 | 203 | 3500 PSI | TORRE 2 PILOTE 67 | 2025-04-03 | 4/17/2025 12:00:00 AM | 14 | 24.5 | 25.1 | 102 |  | 26.4 | 3 | 102.449
B-19322 VIALE 26 | 203 | 3500 PSI | TORRE 2 PILOTE 67 | 2025-04-03 | 4/17/2025 12:00:00 AM | 14 | 24.5 | 26.2 | 107 |  | 26.4 | 3 | 106.939
B-19322 VIALE 26 | 203 | 3500 PSI | TORRE 2 PILOTE 67 | 2025-04-03 | 4/17/2025 12:00:00 AM | 14 | 24.5 | 27.9 | 114 |  | 26.4 | 3 | 113.878
B-19322 VIALE 26 | 203 | 3500 PSI | TORRE 2 PILOTE 53 | 2025-04-05 | 4/19/2025 12:00:00 AM | 14 | 24.5 | 37.4 | 152 |  | 35.933 | 3 | 152.653
B-19322 VIALE 26 | 203 | 3500 PSI | TORRE 2 PILOTE 53 | 2025-04-05 | 4/19/2025 12:00:00 AM | 14 | 24.5 | 36.1 | 147 |  | 35.933 | 3 | 147.347
B-19322 VIALE 26 | 203 | 3500 PSI | TORRE 2 PILOTE 53 | 2025-04-05 | 4/19/2025 12:00:00 AM | 14 | 24.5 | 34.3 | 140 |  | 35.933 | 3 | 140
B-19322 VIALE 26 | 177 | 3500 PSI | TORRE 2 PILOTE 72 | 2025-04-07 | 4/21/2025 12:00:00 AM | 14 | 24.5 | 34.2 | 140 |  | 35.067 | 3 | 139.592
B-19322 VIALE 26 | 177 | 3500 PSI | TORRE 2 PILOTE 72 | 2025-04-07 | 4/21/2025 12:00:00 AM | 14 | 24.5 | 35.7 | 146 |  | 35.067 | 3 | 145.714
B-19322 VIALE 26 | 177 | 3500 PSI | TORRE 2 PILOTE 72 | 2025-04-07 | 4/21/2025 12:00:00 AM | 14 | 24.5 | 35.3 | 144 |  | 35.067 | 3 | 144.082
B-19322 VIALE 26 | 203 | 3500 PSI | TORRE 2 PILOTE 107 | 2025-04-08 | 4/22/2025 12:00:00 AM | 14 | 24.5 | 26.8 | 109 |  | 26.9 | 3 | 109.388
B-19322 VIALE 26 | 203 | 3500 PSI | TORRE 2 PILOTE 107 | 2025-04-08 | 4/22/2025 12:00:00 AM | 14 | 24.5 | 27.1 | 111 |  | 26.9 | 3 | 110.612
B-19322 VIALE 26 | 203 | 3500 PSI | TORRE 2 PILOTE 107 | 2025-04-08 | 4/22/2025 12:00:00 AM | 14 | 24.5 | 26.8 | 109 |  | 26.9 | 3 | 109.388
B-19322 VIALE 26 | 203 | 3500 PSI | TORRE 2 PILOTE 105 | 2025-04-09 | 4/23/2025 12:00:00 AM | 14 | 24.5 | 24.9 | 102 |  | 26.133 | 3 | 101.633
B-19322 VIALE 26 | 203 | 3500 PSI | TORRE 2 PILOTE 105 | 2025-04-09 | 4/23/2025 12:00:00 AM | 14 | 24.5 | 27.9 | 114 |  | 26.133 | 3 | 113.878
B-19322 VIALE 26 | 203 | 3500 PSI | TORRE 2 PILOTE 105 | 2025-04-09 | 4/23/2025 12:00:00 AM | 14 | 24.5 | 25.6 | 105 |  | 26.133 | 3 | 104.49
B-19322 VIALE 26 | 203 | 3500 PSI | TORRE 2 PILOTE 108 | 2025-04-09 | 4/23/2025 12:00:00 AM | 14 | 24.5 | 21.8 | 89 |  | 20.867 | 3 | 88.98
B-19322 VIALE 26 | 203 | 3500 PSI | TORRE 2 PILOTE 108 | 2025-04-09 | 4/23/2025 12:00:00 AM | 14 | 24.5 | 18.5 | 75 |  | 20.867 | 3 | 75.51
B-19322 VIALE 26 | 203 | 3500 PSI | TORRE 2 PILOTE 108 | 2025-04-09 | 4/23/2025 12:00:00 AM | 14 | 24.5 | 22.3 | 91 |  | 20.867 | 3 | 91.02
B-19322 VIALE 26 | 215 | 3500 PSI | TORRE 2 PILOTE 106 | 2025-04-10 | 4/24/2025 12:00:00 AM | 14 | 24.5 | 29.8 | 122 |  | 28.367 | 3 | 121.633
B-19322 VIALE 26 | 215 | 3500 PSI | TORRE 2 PILOTE 106 | 2025-04-10 | 4/24/2025 12:00:00 AM | 14 | 24.5 | 25.7 | 105 |  | 28.367 | 3 | 104.898
B-19322 VIALE 26 | 215 | 3500 PSI | TORRE 2 PILOTE 106 | 2025-04-10 | 4/24/2025 12:00:00 AM | 14 | 24.5 | 29.6 | 121 |  | 28.367 | 3 | 120.816
B-19322 VIALE 26 | 228 | 3500 PSI | TORRE 2 PILOTE 55 | 2025-04-10 | 4/24/2025 12:00:00 AM | 14 | 24.5 | 22.9 | 94 |  | 22.8 | 3 | 93.469
B-19322 VIALE 26 | 228 | 3500 PSI | TORRE 2 PILOTE 55 | 2025-04-10 | 4/24/2025 12:00:00 AM | 14 | 24.5 | 23.7 | 97 |  | 22.8 | 3 | 96.735
B-19322 VIALE 26 | 228 | 3500 PSI | TORRE 2 PILOTE 55 | 2025-04-10 | 4/24/2025 12:00:00 AM | 14 | 24.5 | 21.8 | 89 |  | 22.8 | 3 | 88.98
B-19322 VIALE 26 | 215 | 3500 PSI | TORRE 2 PILOTE 65 | 2025-04-12 | 4/26/2025 12:00:00 AM | 14 | 24.5 | 28.7 | 117 |  | 25.667 | 3 | 117.143
B-19322 VIALE 26 | 215 | 3500 PSI | TORRE 2 PILOTE 65 | 2025-04-12 | 4/26/2025 12:00:00 AM | 14 | 24.5 | 21.2 | 87 |  | 25.667 | 3 | 86.531
B-19322 VIALE 26 | 215 | 3500 PSI | TORRE 2 PILOTE 65 | 2025-04-12 | 4/26/2025 12:00:00 AM | 14 | 24.5 | 27.1 | 111 |  | 25.667 | 3 | 110.612
B-19322 VIALE 26 | 177 | 3500 PSI | TORRE 2 PILOTE 104 | 2025-04-08 | 4/22/2025 12:00:00 AM | 14 | 24.5 | 29.1 | 119 |  | 29.067 | 3 | 118.776
B-19322 VIALE 26 | 177 | 3500 PSI | TORRE 2 PILOTE 104 | 2025-04-08 | 4/22/2025 12:00:00 AM | 14 | 24.5 | 27.9 | 114 |  | 29.067 | 3 | 113.878
B-19322 VIALE 26 | 177 | 3500 PSI | TORRE 2 PILOTE 104 | 2025-04-08 | 4/22/2025 12:00:00 AM | 14 | 24.5 | 30.2 | 123 |  | 29.067 | 3 | 123.265
B-19322 VIALE 26 | 203 | 3500 PSI | TORRE 2 PILOTE 56 | 2025-04-14 | 4/28/2025 12:00:00 AM | 14 | 24.5 | 26.3 | 107 |  | 26.433 | 3 | 107.347
B-19322 VIALE 26 | 203 | 3500 PSI | TORRE 2 PILOTE 56 | 2025-04-14 | 4/28/2025 12:00:00 AM | 14 | 24.5 | 27.7 | 113 |  | 26.433 | 3 | 113.061
B-19322 VIALE 26 | 203 | 3500 PSI | TORRE 2 PILOTE 56 | 2025-04-14 | 4/28/2025 12:00:00 AM | 14 | 24.5 | 25.3 | 103 |  | 26.433 | 3 | 103.265
B-19322 VIALE 26 | 203 | 3500 PSI | TORRE 2 PILOTE 59-71 | 2025-04-22 | 5/6/2025 12:00:00 AM | 14 | 24.5 | 20.9 | 85 |  | 21 | 3 | 85.306
B-19322 VIALE 26 | 203 | 3500 PSI | TORRE 2 PILOTE 59-71 | 2025-04-22 | 5/6/2025 12:00:00 AM | 14 | 24.5 | 20.7 | 84 |  | 21 | 3 | 84.49
B-19322 VIALE 26 | 203 | 3500 PSI | TORRE 2 PILOTE 59-71 | 2025-04-22 | 5/6/2025 12:00:00 AM | 14 | 24.5 | 21.4 | 87 |  | 21 | 3 | 87.347
B-19322 VIALE 26 | 177 | 3500 PSI | TORRE 2 PILOTE 62 | 2025-04-23 | 5/7/2025 12:00:00 AM | 14 | 24.5 | 32.5 | 133 |  | 30.7 | 3 | 132.653
B-19322 VIALE 26 | 177 | 3500 PSI | TORRE 2 PILOTE 62 | 2025-04-23 | 5/7/2025 12:00:00 AM | 14 | 24.5 | 31 | 126 |  | 30.7 | 3 | 126.531
B-19322 VIALE 26 | 177 | 3500 PSI | TORRE 2 PILOTE 62 | 2025-04-23 | 5/7/2025 12:00:00 AM | 14 | 24.5 | 28.6 | 117 |  | 30.7 | 3 | 116.735
B-19322 VIALE 26 | 203 | 3500 PSI | TORRE 2 PILOTE 66 | 2025-04-24 | 5/8/2025 12:00:00 AM | 14 | 24.5 | 19.7 | 80 |  | 20.833 | 3 | 80.408
B-19322 VIALE 26 | 203 | 3500 PSI | TORRE 2 PILOTE 66 | 2025-04-24 | 5/8/2025 12:00:00 AM | 14 | 24.5 | 21 | 86 |  | 20.833 | 3 | 85.714
B-19322 VIALE 26 | 203 | 3500 PSI | TORRE 2 PILOTE 66 | 2025-04-24 | 5/8/2025 12:00:00 AM | 14 | 24.5 | 21.8 | 89 |  | 20.833 | 3 | 88.98
B-19322 VIALE 26 | 228 | 3500 PSI | TORRE 2 PILOTE 62 | 2025-04-26 | 5/10/2025 12:00:00 AM | 14 | 24.5 | 19.3 | 79 |  | 17.6 | 3 | 78.776
B-19322 VIALE 26 | 228 | 3500 PSI | TORRE 2 PILOTE 62 | 2025-04-26 | 5/10/2025 12:00:00 AM | 14 | 24.5 | 17.6 | 72 |  | 17.6 | 3 | 71.837
B-19322 VIALE 26 | 228 | 3500 PSI | TORRE 2 PILOTE 62 | 2025-04-26 | 5/10/2025 12:00:00 AM | 14 | 24.5 | 15.9 | 65 |  | 17.6 | 3 | 64.898
B-19322 VIALE 26 | 203 | 3500 PSI | TORRE 2 PILOTE 60 | 2025-04-26 | 5/10/2025 12:00:00 AM | 14 | 24.5 | 23.8 | 97 |  | 23.533 | 3 | 97.143
B-19322 VIALE 26 | 203 | 3500 PSI | TORRE 2 PILOTE 60 | 2025-04-26 | 5/10/2025 12:00:00 AM | 14 | 24.5 | 23 | 94 |  | 23.533 | 3 | 93.878
B-19322 VIALE 26 | 203 | 3500 PSI | TORRE 2 PILOTE 60 | 2025-04-26 | 5/10/2025 12:00:00 AM | 14 | 24.5 | 23.8 | 97 |  | 23.533 | 3 | 97.143
B-19322 VIALE 26 | 215 | 3500 PSI | TORRE 2 PILOTE 91 | 2025-04-28 | 5/12/2025 12:00:00 AM | 14 | 24.5 | 21.5 | 88 |  | 21.033 | 3 | 87.755
B-19322 VIALE 26 | 215 | 3500 PSI | TORRE 2 PILOTE 91 | 2025-04-28 | 5/12/2025 12:00:00 AM | 14 | 24.5 | 20.2 | 82 |  | 21.033 | 3 | 82.449
B-19322 VIALE 26 | 215 | 3500 PSI | TORRE 2 PILOTE 91 | 2025-04-28 | 5/12/2025 12:00:00 AM | 14 | 24.5 | 21.4 | 87 |  | 21.033 | 3 | 87.347
B-19322 VIALE 26 | 190 | 3500 PSI | TORRE 2 PILOTE 87 | 2025-04-29 | 5/13/2025 12:00:00 AM | 14 | 24.5 | 20.4 | 83 |  | 20.333 | 3 | 83.265
B-19322 VIALE 26 | 190 | 3500 PSI | TORRE 2 PILOTE 87 | 2025-04-29 | 5/13/2025 12:00:00 AM | 14 | 24.5 | 22.6 | 92 |  | 20.333 | 3 | 92.245
B-19322 VIALE 26 | 190 | 3500 PSI | TORRE 2 PILOTE 87 | 2025-04-29 | 5/13/2025 12:00:00 AM | 14 | 24.5 | 18 | 73 |  | 20.333 | 3 | 73.469
B-19322 VIALE 26 | 215 | 3500 PSI | TORRE 2 PILOTE 40 | 2025-04-30 | 5/14/2025 12:00:00 AM | 14 | 24.5 | 23.2 | 95 |  | 22.033 | 3 | 94.694
B-19322 VIALE 26 | 215 | 3500 PSI | TORRE 2 PILOTE 40 | 2025-04-30 | 5/14/2025 12:00:00 AM | 14 | 24.5 | 21.1 | 86 |  | 22.033 | 3 | 86.122
B-19322 VIALE 26 | 215 | 3500 PSI | TORRE 2 PILOTE 40 | 2025-04-30 | 5/14/2025 12:00:00 AM | 14 | 24.5 | 21.8 | 89 |  | 22.033 | 3 | 88.98
B-19322 VIALE 26 | 215 | 3500 PSI | TORRE 2 PILOTE 26 | 2025-05-02 | 5/16/2025 12:00:00 AM | 14 | 24.5 | 23.7 | 97 |  | 23.467 | 3 | 96.735
B-19322 VIALE 26 | 215 | 3500 PSI | TORRE 2 PILOTE 26 | 2025-05-02 | 5/16/2025 12:00:00 AM | 14 | 24.5 | 22.5 | 92 |  | 23.467 | 3 | 91.837
B-19322 VIALE 26 | 215 | 3500 PSI | TORRE 2 PILOTE 26 | 2025-05-02 | 5/16/2025 12:00:00 AM | 14 | 24.5 | 24.2 | 98 |  | 23.467 | 3 | 98.776
B-19322 VIALE 26 | 215 | 3500 PSI | TORRE 2 PILOTE 41 | 2025-05-05 | 5/19/2025 12:00:00 AM | 14 | 24.5 | 25 | 102 |  | 25.267 | 3 | 102.041
B-19322 VIALE 26 | 215 | 3500 PSI | TORRE 2 PILOTE 41 | 2025-05-05 | 5/19/2025 12:00:00 AM | 14 | 24.5 | 23.7 | 97 |  | 25.267 | 3 | 96.735
B-19322 VIALE 26 | 215 | 3500 PSI | TORRE 2 PILOTE 41 | 2025-05-05 | 5/19/2025 12:00:00 AM | 14 | 24.5 | 27.1 | 110 |  | 25.267 | 3 | 110.612
B-19322 VIALE 26 | 215 | 3500 PSI | TORRE 2 PILOTE 45 | 2025-05-05 | 5/19/2025 12:00:00 AM | 14 | 24.5 | 24.4 | 100 |  | 22.967 | 3 | 99.592
B-19322 VIALE 26 | 215 | 3500 PSI | TORRE 2 PILOTE 45 | 2025-05-05 | 5/19/2025 12:00:00 AM | 14 | 24.5 | 22 | 90 |  | 22.967 | 3 | 89.796
B-19322 VIALE 26 | 215 | 3500 PSI | TORRE 2 PILOTE 45 | 2025-05-05 | 5/19/2025 12:00:00 AM | 14 | 24.5 | 22.5 | 92 |  | 22.967 | 3 | 91.837
B-19322 VIALE 26 | 215 | 3500 PSI | TORRE 2 PILOTE 75 | 2025-05-06 | 5/20/2025 12:00:00 AM | 14 | 24.5 | 22.4 | 91 |  | 22.6 | 3 | 91.429
B-19322 VIALE 26 | 215 | 3500 PSI | TORRE 2 PILOTE 75 | 2025-05-06 | 5/20/2025 12:00:00 AM | 14 | 24.5 | 21.9 | 90 |  | 22.6 | 3 | 89.388
B-19322 VIALE 26 | 215 | 3500 PSI | TORRE 2 PILOTE 75 | 2025-05-06 | 5/20/2025 12:00:00 AM | 14 | 24.5 | 23.5 | 96 |  | 22.6 | 3 | 95.918
B-19322 VIALE 26 | 0 | 3500 PSI | TORRE 2 PILOTE 90-43 | 2025-05-07 | 5/21/2025 12:00:00 AM | 14 | 24.5 | 23.1 | 94 |  | 21.767 | 3 | 94.286
B-19322 VIALE 26 | 0 | 3500 PSI | TORRE 2 PILOTE 90-43 | 2025-05-07 | 5/21/2025 12:00:00 AM | 14 | 24.5 | 20.1 | 82 |  | 21.767 | 3 | 82.041
B-19322 VIALE 26 | 0 | 3500 PSI | TORRE 2 PILOTE 90-43 | 2025-05-07 | 5/21/2025 12:00:00 AM | 14 | 24.5 | 22.1 | 90 |  | 21.767 | 3 | 90.204
B-19322 VIALE 26 | 0 | 3500 PSI | TORRE 2 PILOTE 83 | 2025-05-09 | 5/23/2025 12:00:00 AM | 14 | 24.5 | 22.9 | 93 |  | 25.333 | 3 | 93.469
B-19322 VIALE 26 | 0 | 3500 PSI | TORRE 2 PILOTE 83 | 2025-05-09 | 5/23/2025 12:00:00 AM | 14 | 24.5 | 22.1 | 90 |  | 25.333 | 3 | 90.204
B-19322 VIALE 26 | 0 | 3500 PSI | TORRE 2 PILOTE 83 | 2025-05-09 | 5/23/2025 12:00:00 AM | 14 | 24.5 | 31 | 126 |  | 25.333 | 3 | 126.531
B-19322 VIALE 26 | 0 | 3500 PSI | TORRE 2 PILOTE 75 | 2025-05-10 | 5/24/2025 12:00:00 AM | 14 | 24.5 | 23.5 | 96 |  | 23.1 | 3 | 95.918
B-19322 VIALE 26 | 0 | 3500 PSI | TORRE 2 PILOTE 75 | 2025-05-10 | 5/24/2025 12:00:00 AM | 14 | 24.5 | 21.7 | 88 |  | 23.1 | 3 | 88.571
B-19322 VIALE 26 | 0 | 3500 PSI | TORRE 2 PILOTE 75 | 2025-05-10 | 5/24/2025 12:00:00 AM | 14 | 24.5 | 24.1 | 98 |  | 23.1 | 3 | 98.367
B-19322 VIALE 26 | 0 | 3500 PSI | TORRE 2 PILOTE 85 | 2025-05-12 | 5/26/2025 12:00:00 AM | 14 | 24.5 | 21 | 86 |  | 20.7 | 3 | 85.714
B-19322 VIALE 26 | 0 | 3500 PSI | TORRE 2 PILOTE 85 | 2025-05-12 | 5/26/2025 12:00:00 AM | 14 | 24.5 | 20 | 82 |  | 20.7 | 3 | 81.633
B-19322 VIALE 26 | 0 | 3500 PSI | TORRE 2 PILOTE 85 | 2025-05-12 | 5/26/2025 12:00:00 AM | 14 | 24.5 | 21.1 | 86 |  | 20.7 | 3 | 86.122
B-19322 VIALE 26 | 0 | 3500 PSI | TORRE 2 PILOTE 24 | 2025-05-13 | 5/27/2025 12:00:00 AM | 14 | 24.5 | 29.9 | 122 |  | 27.267 | 3 | 122.041
B-19322 VIALE 26 | 0 | 3500 PSI | TORRE 2 PILOTE 24 | 2025-05-13 | 5/27/2025 12:00:00 AM | 14 | 24.5 | 23.4 | 95 |  | 27.267 | 3 | 95.51
B-19322 VIALE 26 | 0 | 3500 PSI | TORRE 2 PILOTE 24 | 2025-05-13 | 5/27/2025 12:00:00 AM | 14 | 24.5 | 28.5 | 116 |  | 27.267 | 3 | 116.327
B-19322 VIALE 26 | 203 | 3500 PSI | TORRE 2 PILOTE 42 | 2025-05-14 | 5/28/2025 12:00:00 AM | 14 | 24.5 | 31.7 | 129 |  | 33.267 | 3 | 129.388
B-19322 VIALE 26 | 203 | 3500 PSI | TORRE 2 PILOTE 42 | 2025-05-14 | 5/28/2025 12:00:00 AM | 14 | 24.5 | 33.7 | 138 |  | 33.267 | 3 | 137.551
B-19322 VIALE 26 | 203 | 3500 PSI | TORRE 2 PILOTE 42 | 2025-05-14 | 5/28/2025 12:00:00 AM | 14 | 24.5 | 34.4 | 140 |  | 33.267 | 3 | 140.408
B-19322 VIALE 26 | 203 | 3500 PSI | TORRE 2 PILOTE 48 | 2025-05-15 | 5/29/2025 12:00:00 AM | 14 | 24.5 | 23.4 | 96 |  | 23.033 | 3 | 95.51
B-19322 VIALE 26 | 203 | 3500 PSI | TORRE 2 PILOTE 48 | 2025-05-15 | 5/29/2025 12:00:00 AM | 14 | 24.5 | 24.6 | 100 |  | 23.033 | 3 | 100.408
B-19322 VIALE 26 | 203 | 3500 PSI | TORRE 2 PILOTE 48 | 2025-05-15 | 5/29/2025 12:00:00 AM | 14 | 24.5 | 21.1 | 86 |  | 23.033 | 3 | 86.122
B-19322 VIALE 26 | 203 | 3500 PSI | TORRE 2 PILOTE 78 | 2025-05-15 | 5/29/2025 12:00:00 AM | 14 | 24.5 | 25.7 | 105 |  | 27.133 | 6 | 104.898
B-19322 VIALE 26 | 203 | 3500 PSI | TORRE 2 PILOTE 78 | 2025-05-15 | 5/29/2025 12:00:00 AM | 14 | 24.5 | 24.7 | 101 |  | 27.133 | 6 | 100.816
B-19322 VIALE 26 | 203 | 3500 PSI | TORRE 2 PILOTE 78 | 2025-05-15 | 5/29/2025 12:00:00 AM | 14 | 24.5 | 24.9 | 101 |  | 27.133 | 6 | 101.633
B-19322 VIALE 26 | 228 | 3500 PSI | TORRE 2 PILOTE 93 | 2025-05-16 | 5/30/2025 12:00:00 AM | 14 | 24.5 | 13.2 | 54 |  | 13.833 | 3 | 53.878
B-19322 VIALE 26 | 228 | 3500 PSI | TORRE 2 PILOTE 93 | 2025-05-16 | 5/30/2025 12:00:00 AM | 14 | 24.5 | 13.4 | 55 |  | 13.833 | 3 | 54.694
B-19322 VIALE 26 | 228 | 3500 PSI | TORRE 2 PILOTE 93 | 2025-05-16 | 5/30/2025 12:00:00 AM | 14 | 24.5 | 14.9 | 61 |  | 13.833 | 3 | 60.816
B-19322 VIALE 26 | 203 | 3500 PSI | TORRE 2 PILOTE 81 | 2025-05-16 | 5/30/2025 12:00:00 AM | 14 | 24.5 | 20.7 | 84 |  | 21.833 | 3 | 84.49
B-19322 VIALE 26 | 203 | 3500 PSI | TORRE 2 PILOTE 81 | 2025-05-16 | 5/30/2025 12:00:00 AM | 14 | 24.5 | 22.3 | 91 |  | 21.833 | 3 | 91.02
B-19322 VIALE 26 | 203 | 3500 PSI | TORRE 2 PILOTE 81 | 2025-05-16 | 5/30/2025 12:00:00 AM | 14 | 24.5 | 22.5 | 92 |  | 21.833 | 3 | 91.837
B-19322 VIALE 26 | 177 | 3500 PSI | TORRE 2 PILOTE 92 | 2025-04-25 | 5/9/2025 12:00:00 AM | 14 | 24.5 | 27 | 110 |  | 25.867 | 3 | 110.204
B-19322 VIALE 26 | 177 | 3500 PSI | TORRE 2 PILOTE 92 | 2025-04-25 | 5/9/2025 12:00:00 AM | 14 | 24.5 | 24.4 | 100 |  | 25.867 | 3 | 99.592
B-19322 VIALE 26 | 177 | 3500 PSI | TORRE 2 PILOTE 92 | 2025-04-25 | 5/9/2025 12:00:00 AM | 14 | 24.5 | 26.2 | 107 |  | 25.867 | 3 | 106.939
B-19322 VIALE 26 | 203 | 3500 PSI | TORRE 2 PILOTE 44 | 2025-05-20 | 6/3/2025 12:00:00 AM | 14 | 24.5 | 17.1 | 70 |  | 16.533 | 3 | 69.796
B-19322 VIALE 26 | 203 | 3500 PSI | TORRE 2 PILOTE 44 | 2025-05-20 | 6/3/2025 12:00:00 AM | 14 | 24.5 | 14.6 | 60 |  | 16.533 | 3 | 59.592
B-19322 VIALE 26 | 203 | 3500 PSI | TORRE 2 PILOTE 44 | 2025-05-20 | 6/3/2025 12:00:00 AM | 14 | 24.5 | 17.9 | 73 |  | 16.533 | 3 | 73.061
B-19322 VIALE 26 | 190 | 3500 PSI | TORRE 2 PILOTE 68-89 | 2025-04-30 | 5/14/2025 12:00:00 AM | 14 | 24.5 | 24.2 | 99 |  | 23.433 | 3 | 98.776
B-19322 VIALE 26 | 190 | 3500 PSI | TORRE 2 PILOTE 68-89 | 2025-04-30 | 5/14/2025 12:00:00 AM | 14 | 24.5 | 23.3 | 95 |  | 23.433 | 3 | 95.102
B-19322 VIALE 26 | 190 | 3500 PSI | TORRE 2 PILOTE 68-89 | 2025-04-30 | 5/14/2025 12:00:00 AM | 14 | 24.5 | 22.8 | 93 |  | 23.433 | 3 | 93.061
B-19322 VIALE 26 | 203 | 3500 PSI | TORRE 2 PILOTE 80 | 2025-05-21 | 6/4/2025 12:00:00 AM | 14 | 24.5 | 21 | 86 |  | 21.267 | 3 | 85.714
B-19322 VIALE 26 | 203 | 3500 PSI | TORRE 2 PILOTE 80 | 2025-05-21 | 6/4/2025 12:00:00 AM | 14 | 24.5 | 20.1 | 82 |  | 21.267 | 3 | 82.041
B-19322 VIALE 26 | 203 | 3500 PSI | TORRE 2 PILOTE 80 | 2025-05-21 | 6/4/2025 12:00:00 AM | 14 | 24.5 | 22.7 | 93 |  | 21.267 | 3 | 92.653
B-19322 VIALE 26 | 177 | 3500 PSI | TORRE 1 PILOTE 01 | 2025-05-23 | 6/6/2025 12:00:00 AM | 14 | 24.5 | 18.6 | 76 |  | 21.567 | 3 | 75.918
B-19322 VIALE 26 | 177 | 3500 PSI | TORRE 1 PILOTE 01 | 2025-05-23 | 6/6/2025 12:00:00 AM | 14 | 24.5 | 21.5 | 88 |  | 21.567 | 3 | 87.755
B-19322 VIALE 26 | 177 | 3500 PSI | TORRE 1 PILOTE 01 | 2025-05-23 | 6/6/2025 12:00:00 AM | 14 | 24.5 | 24.6 | 100 |  | 21.567 | 3 | 100.408
B-19322 VIALE 26 | 228 | 3500 PSI | TORRE 2 PILOTE 39 | 2025-05-23 | 6/6/2025 12:00:00 AM | 14 | 24.5 | 17 | 69 |  | 19.367 | 3 | 69.388
B-19322 VIALE 26 | 228 | 3500 PSI | TORRE 2 PILOTE 39 | 2025-05-23 | 6/6/2025 12:00:00 AM | 14 | 24.5 | 18.7 | 76 |  | 19.367 | 3 | 76.327
B-19322 VIALE 26 | 228 | 3500 PSI | TORRE 2 PILOTE 39 | 2025-05-23 | 6/6/2025 12:00:00 AM | 14 | 24.5 | 22.4 | 91 |  | 19.367 | 3 | 91.429
B-19322 VIALE 26 | 203 | 3500 PSI | TORRE 1 PILOTE 79 | 2025-05-24 | 6/7/2025 12:00:00 AM | 14 | 24.5 | 21.4 | 87 |  | 20.467 | 3 | 87.347
B-19322 VIALE 26 | 203 | 3500 PSI | TORRE 1 PILOTE 79 | 2025-05-24 | 6/7/2025 12:00:00 AM | 14 | 24.5 | 20.8 | 85 |  | 20.467 | 3 | 84.898
B-19322 VIALE 26 | 203 | 3500 PSI | TORRE 1 PILOTE 79 | 2025-05-24 | 6/7/2025 12:00:00 AM | 14 | 24.5 | 19.2 | 78 |  | 20.467 | 3 | 78.367
B-19322 VIALE 26 | 203 | 3500 PSI | TORRE 2 PILOTE 86 | 2025-05-26 | 6/9/2025 12:00:00 AM | 14 | 24.5 | 26.7 | 109 |  | 27.2 | 3 | 108.98
B-19322 VIALE 26 | 203 | 3500 PSI | TORRE 2 PILOTE 86 | 2025-05-26 | 6/9/2025 12:00:00 AM | 14 | 24.5 | 25.6 | 104 |  | 27.2 | 3 | 104.49
B-19322 VIALE 26 | 203 | 3500 PSI | TORRE 2 PILOTE 86 | 2025-05-26 | 6/9/2025 12:00:00 AM | 14 | 24.5 | 29.3 | 120 |  | 27.2 | 3 | 119.592
B-19322 VIALE 26 | 203 | 3500 PSI | TORRE 2 PILOTE 82 | 2025-05-27 | 6/10/2025 12:00:00 AM | 14 | 24.5 | 18.1 | 74 |  | 17.767 | 3 | 73.878
B-19322 VIALE 26 | 203 | 3500 PSI | TORRE 2 PILOTE 82 | 2025-05-27 | 6/10/2025 12:00:00 AM | 14 | 24.5 | 18.3 | 74 |  | 17.767 | 3 | 74.694
B-19322 VIALE 26 | 203 | 3500 PSI | TORRE 2 PILOTE 82 | 2025-05-27 | 6/10/2025 12:00:00 AM | 14 | 24.5 | 16.9 | 69 |  | 17.767 | 3 | 68.98
B-19322 VIALE 26 | 0 | 3500 PSI | TORRE 2 PILOTE 25-46 | 2025-05-08 | 5/22/2025 12:00:00 AM | 14 | 24.5 | 24.6 | 100 |  | 23.933 | 3 | 100.408
B-19322 VIALE 26 | 0 | 3500 PSI | TORRE 2 PILOTE 25-46 | 2025-05-08 | 5/22/2025 12:00:00 AM | 14 | 24.5 | 24 | 98 |  | 23.933 | 3 | 97.959
B-19322 VIALE 26 | 0 | 3500 PSI | TORRE 2 PILOTE 25-46 | 2025-05-08 | 5/22/2025 12:00:00 AM | 14 | 24.5 | 23.2 | 95 |  | 23.933 | 3 | 94.694
B-19322 VIALE 26 | 0 | 3500 PSI | TORRE 2 PILOTE 49 | 2025-05-09 | 5/23/2025 12:00:00 AM | 14 | 24.5 | 22.3 | 91 |  | 21.4 | 3 | 91.02
B-19322 VIALE 26 | 0 | 3500 PSI | TORRE 2 PILOTE 49 | 2025-05-09 | 5/23/2025 12:00:00 AM | 14 | 24.5 | 21.7 | 88 |  | 21.4 | 3 | 88.571
B-19322 VIALE 26 | 0 | 3500 PSI | TORRE 2 PILOTE 49 | 2025-05-09 | 5/23/2025 12:00:00 AM | 14 | 24.5 | 20.2 | 82 |  | 21.4 | 3 | 82.449
B-19322 VIALE 26 | 203 | 3500 PSI | TORRE 2 PILOTE 74 | 2025-05-28 | 6/11/2025 12:00:00 AM | 14 | 24.5 | 25.2 | 103 |  | 26.867 | 3 | 102.857
B-19322 VIALE 26 | 203 | 3500 PSI | TORRE 2 PILOTE 74 | 2025-05-28 | 6/11/2025 12:00:00 AM | 14 | 24.5 | 26 | 106 |  | 26.867 | 3 | 106.122
B-19322 VIALE 26 | 203 | 3500 PSI | TORRE 2 PILOTE 74 | 2025-05-28 | 6/11/2025 12:00:00 AM | 14 | 24.5 | 29.4 | 120 |  | 26.867 | 3 | 120
B-19322 VIALE 26 | 203 | 3500 PSI | TORRE 2 PILOTE 84 | 2025-05-29 | 6/12/2025 12:00:00 AM | 14 | 24.5 | 22.6 | 92 |  | 22.367 | 3 | 92.245
B-19322 VIALE 26 | 203 | 3500 PSI | TORRE 2 PILOTE 84 | 2025-05-29 | 6/12/2025 12:00:00 AM | 14 | 24.5 | 21.5 | 88 |  | 22.367 | 3 | 87.755
B-19322 VIALE 26 | 203 | 3500 PSI | TORRE 2 PILOTE 84 | 2025-05-29 | 6/12/2025 12:00:00 AM | 14 | 24.5 | 23 | 94 |  | 22.367 | 3 | 93.878
B-19322 VIALE 26 | 203 | 3500 PSI | TORRE 2 PILOTE 76 | 2025-05-29 | 6/12/2025 12:00:00 AM | 14 | 24.5 | 23.5 | 96 |  | 22.4 | 3 | 95.918
B-19322 VIALE 26 | 203 | 3500 PSI | TORRE 2 PILOTE 76 | 2025-05-29 | 6/12/2025 12:00:00 AM | 14 | 24.5 | 20.2 | 82 |  | 22.4 | 3 | 82.449
B-19322 VIALE 26 | 203 | 3500 PSI | TORRE 2 PILOTE 76 | 2025-05-29 | 6/12/2025 12:00:00 AM | 14 | 24.5 | 23.5 | 96 |  | 22.4 | 3 | 95.918
B-19322 VIALE 26 | 177 | 3500 PSI | TORRE 2 PILOTE 09-88 | 2025-05-30 | 6/13/2025 12:00:00 AM | 14 | 24.5 | 19.1 | 78 |  | 18.967 | 3 | 77.959
B-19322 VIALE 26 | 177 | 3500 PSI | TORRE 2 PILOTE 09-88 | 2025-05-30 | 6/13/2025 12:00:00 AM | 14 | 24.5 | 18.7 | 76 |  | 18.967 | 3 | 76.327
B-19322 VIALE 26 | 177 | 3500 PSI | TORRE 2 PILOTE 09-88 | 2025-05-30 | 6/13/2025 12:00:00 AM | 14 | 24.5 | 19.1 | 78 |  | 18.967 | 3 | 77.959
B-19322 VIALE 26 | 203 | 3500 PSI | TORRE 2 PILOTE 75 | 2025-05-31 | 6/14/2025 12:00:00 AM | 14 | 24.5 | 12.2 | 50 |  | 14.167 | 3 | 49.796
B-19322 VIALE 26 | 203 | 3500 PSI | TORRE 2 PILOTE 75 | 2025-05-31 | 6/14/2025 12:00:00 AM | 14 | 24.5 | 15.1 | 62 |  | 14.167 | 3 | 61.633
B-19322 VIALE 26 | 203 | 3500 PSI | TORRE 2 PILOTE 75 | 2025-05-31 | 6/14/2025 12:00:00 AM | 14 | 24.5 | 15.2 | 62 |  | 14.167 | 3 | 62.041
B-19322 VIALE 26 | 228 | 3500 PSI | Torre 2 Pilote 78' | 2025-06-03 | 6/17/2025 12:00:00 AM | 14 | 24.5 | 22.4 | 91 |  | 22.867 | 3 | 91.429
B-19322 VIALE 26 | 228 | 3500 PSI | Torre 2 Pilote 78' | 2025-06-03 | 6/17/2025 12:00:00 AM | 14 | 24.5 | 23.2 | 95 |  | 22.867 | 3 | 94.694
B-19322 VIALE 26 | 228 | 3500 PSI | Torre 2 Pilote 78' | 2025-06-03 | 6/17/2025 12:00:00 AM | 14 | 24.5 | 23 | 94 |  | 22.867 | 3 | 93.878
B-19322 VIALE 26 | 177 | 3500 PSI | TORRE 2 PILOTE 28 | 2025-06-04 | 6/18/2025 12:00:00 AM | 14 | 24.5 | 24.5 | 100 |  | 24.633 | 3 | 100
B-19322 VIALE 26 | 177 | 3500 PSI | TORRE 2 PILOTE 28 | 2025-06-04 | 6/18/2025 12:00:00 AM | 14 | 24.5 | 25.8 | 105 |  | 24.633 | 3 | 105.306
B-19322 VIALE 26 | 177 | 3500 PSI | TORRE 2 PILOTE 28 | 2025-06-04 | 6/18/2025 12:00:00 AM | 14 | 24.5 | 23.6 | 96 |  | 24.633 | 3 | 96.327
B-19322 VIALE 26 | 203 | 3500 PSI | TORRE 2 PILOTE 30 | 2025-06-05 | 6/19/2025 12:00:00 AM | 14 | 24.5 | 32.8 | 134 |  | 32.067 | 3 | 133.878
B-19322 VIALE 26 | 203 | 3500 PSI | TORRE 2 PILOTE 30 | 2025-06-05 | 6/19/2025 12:00:00 AM | 14 | 24.5 | 33.4 | 136 |  | 32.067 | 3 | 136.327
B-19322 VIALE 26 | 203 | 3500 PSI | TORRE 2 PILOTE 30 | 2025-06-05 | 6/19/2025 12:00:00 AM | 14 | 24.5 | 30 | 122 |  | 32.067 | 3 | 122.449
B-19322 VIALE 26 | 203 | 3500 PSI | Torre 2 Pilote85 | 2025-05-21 | 6/4/2025 12:00:00 AM | 14 | 24.5 | 18.3 | 75 |  | 18.867 | 3 | 74.694
B-19322 VIALE 26 | 203 | 3500 PSI | Torre 2 Pilote85 | 2025-05-21 | 6/4/2025 12:00:00 AM | 14 | 24.5 | 19.6 | 80 |  | 18.867 | 3 | 80
B-19322 VIALE 26 | 203 | 3500 PSI | Torre 2 Pilote85 | 2025-05-21 | 6/4/2025 12:00:00 AM | 14 | 24.5 | 18.7 | 76 |  | 18.867 | 3 | 76.327
B-19322 VIALE 26 | 177 | 3500 PSI | TORRE 2 PILOTE 27 | 2025-06-07 | 6/21/2025 12:00:00 AM | 14 | 24.5 | 25.6 | 104 |  | 28.833 | 3 | 104.49
B-19322 VIALE 26 | 177 | 3500 PSI | TORRE 2 PILOTE 27 | 2025-06-07 | 6/21/2025 12:00:00 AM | 14 | 24.5 | 31.3 | 128 |  | 28.833 | 3 | 127.755
B-19322 VIALE 26 | 177 | 3500 PSI | TORRE 2 PILOTE 27 | 2025-06-07 | 6/21/2025 12:00:00 AM | 14 | 24.5 | 29.6 | 121 |  | 28.833 | 3 | 120.816
B-19322 VIALE 26 | 177 | 3500 PSI | TORRE 2 PILOTE 29 | 2025-06-09 | 6/23/2025 12:00:00 AM | 14 | 24.5 | 28.6 | 117 |  | 25.867 | 3 | 116.735
B-19322 VIALE 26 | 177 | 3500 PSI | TORRE 2 PILOTE 29 | 2025-06-09 | 6/23/2025 12:00:00 AM | 14 | 24.5 | 22.4 | 91 |  | 25.867 | 3 | 91.429
B-19322 VIALE 26 | 177 | 3500 PSI | TORRE 2 PILOTE 29 | 2025-06-09 | 6/23/2025 12:00:00 AM | 14 | 24.5 | 26.6 | 108 |  | 25.867 | 3 | 108.571
B-19322 VIALE 26 | 177 | 3500 PSI | TORRE 2 PILOTE 31 | 2025-06-10 | 6/24/2025 12:00:00 AM | 14 | 24.5 | 20.3 | 83 |  | 21.7 | 3 | 82.857
B-19322 VIALE 26 | 177 | 3500 PSI | TORRE 2 PILOTE 31 | 2025-06-10 | 6/24/2025 12:00:00 AM | 14 | 24.5 | 21.5 | 88 |  | 21.7 | 3 | 87.755
B-19322 VIALE 26 | 177 | 3500 PSI | TORRE 2 PILOTE 31 | 2025-06-10 | 6/24/2025 12:00:00 AM | 14 | 24.5 | 23.3 | 95 |  | 21.7 | 3 | 95.102
B-19322 VIALE 26 | 177 | 3500 PSI | TORRE 2 PILOTE 94-38 | 2025-06-11 | 6/25/2025 12:00:00 AM | 14 | 24.5 | 25.7 | 105 |  | 27.967 | 3 | 104.898
B-19322 VIALE 26 | 177 | 3500 PSI | TORRE 2 PILOTE 94-38 | 2025-06-11 | 6/25/2025 12:00:00 AM | 14 | 24.5 | 26.2 | 107 |  | 27.967 | 3 | 106.939
B-19322 VIALE 26 | 177 | 3500 PSI | TORRE 2 PILOTE 94-38 | 2025-06-11 | 6/25/2025 12:00:00 AM | 14 | 24.5 | 32 | 131 |  | 27.967 | 3 | 130.612
B-19322 VIALE 26 | 203 | 3500 PSI | TORRE 2 PILOTE 35-01 | 2025-06-13 | 6/27/2025 12:00:00 AM | 14 | 24.5 | 18 | 73 |  | 22.2 | 3 | 73.469
B-19322 VIALE 26 | 203 | 3500 PSI | TORRE 2 PILOTE 35-01 | 2025-06-13 | 6/27/2025 12:00:00 AM | 14 | 24.5 | 25.1 | 102 |  | 22.2 | 3 | 102.449
B-19322 VIALE 26 | 203 | 3500 PSI | TORRE 2 PILOTE 35-01 | 2025-06-13 | 6/27/2025 12:00:00 AM | 14 | 24.5 | 23.5 | 96 |  | 22.2 | 3 | 95.918
B-19322 VIALE 26 | 177 | 3500 PSI | TORRE 2 PILOTE 10 | 2025-06-14 | 6/28/2025 12:00:00 AM | 14 | 24.5 | 21.6 | 88 |  | 21.833 | 3 | 88.163
B-19322 VIALE 26 | 177 | 3500 PSI | TORRE 2 PILOTE 10 | 2025-06-14 | 6/28/2025 12:00:00 AM | 14 | 24.5 | 20.3 | 83 |  | 21.833 | 3 | 82.857
B-19322 VIALE 26 | 177 | 3500 PSI | TORRE 2 PILOTE 10 | 2025-06-14 | 6/28/2025 12:00:00 AM | 14 | 24.5 | 23.6 | 96 |  | 21.833 | 3 | 96.327
B-19322 VIALE 26 | 177 | 3500 PSI | TORRE 2 PILOTE 37 | 2025-06-16 | 6/30/2025 12:00:00 AM | 14 | 24.5 | 21.3 | 87 |  | 26.133 | 3 | 86.939
B-19322 VIALE 26 | 177 | 3500 PSI | TORRE 2 PILOTE 37 | 2025-06-16 | 6/30/2025 12:00:00 AM | 14 | 24.5 | 32.6 | 133 |  | 26.133 | 3 | 133.061
B-19322 VIALE 26 | 177 | 3500 PSI | TORRE 2 PILOTE 37 | 2025-06-16 | 6/30/2025 12:00:00 AM | 14 | 24.5 | 24.5 | 100 |  | 26.133 | 3 | 100
B-19322 VIALE 26 | 228 | 3500 PSI | TORRE 2 PILOTE 92 | 2025-06-17 | 7/1/2025 12:00:00 AM | 14 | 24.5 | 25.7 | 105 |  | 25.033 | 3 | 104.898
B-19322 VIALE 26 | 228 | 3500 PSI | TORRE 2 PILOTE 92 | 2025-06-17 | 7/1/2025 12:00:00 AM | 14 | 24.5 | 24.7 | 101 |  | 25.033 | 3 | 100.816
B-19322 VIALE 26 | 228 | 3500 PSI | TORRE 2 PILOTE 92 | 2025-06-17 | 7/1/2025 12:00:00 AM | 14 | 24.5 | 24.7 | 101 |  | 25.033 | 3 | 100.816
B-19322 VIALE 26 | 177 | 3500 PSI | TORRE 2 PILOTE 33-21 | 2025-06-12 | 6/26/2025 12:00:00 AM | 14 | 24.5 | 27.6 | 112 |  | 27.6 | 3 | 112.653
B-19322 VIALE 26 | 177 | 3500 PSI | TORRE 2 PILOTE 33-21 | 2025-06-12 | 6/26/2025 12:00:00 AM | 14 | 24.5 | 27.3 | 112 |  | 27.6 | 3 | 111.429
B-19322 VIALE 26 | 177 | 3500 PSI | TORRE 2 PILOTE 33-21 | 2025-06-12 | 6/26/2025 12:00:00 AM | 14 | 24.5 | 27.9 | 114 |  | 27.6 | 3 | 113.878
B-19322 VIALE 26 | 177 | 3500 PSI | TORRE 2 PILOTE 93 | 2025-06-06 | 6/20/2025 12:00:00 AM | 14 | 24.5 | 23.3 | 95 |  | 25.733 | 3 | 95.102
B-19322 VIALE 26 | 177 | 3500 PSI | TORRE 2 PILOTE 93 | 2025-06-06 | 6/20/2025 12:00:00 AM | 14 | 24.5 | 28.5 | 116 |  | 25.733 | 3 | 116.327
B-19322 VIALE 26 | 177 | 3500 PSI | TORRE 2 PILOTE 93 | 2025-06-06 | 6/20/2025 12:00:00 AM | 14 | 24.5 | 25.4 | 104 |  | 25.733 | 3 | 103.673
B-19322 VIALE 26 | 203 | 3500 PSI | TORRE 2 PILOTE 23-32 | 2025-06-18 | 7/2/2025 12:00:00 AM | 14 | 24.5 | 18.7 | 76 |  | 18.833 | 3 | 76.327
B-19322 VIALE 26 | 203 | 3500 PSI | TORRE 2 PILOTE 23-32 | 2025-06-18 | 7/2/2025 12:00:00 AM | 14 | 24.5 | 17.1 | 70 |  | 18.833 | 3 | 69.796
B-19322 VIALE 26 | 203 | 3500 PSI | TORRE 2 PILOTE 23-32 | 2025-06-18 | 7/2/2025 12:00:00 AM | 14 | 24.5 | 20.7 | 84 |  | 18.833 | 3 | 84.49
B-19322 VIALE 26 | 203 | 3500 PSI | TORRE 2 PILOTE 36-77 | 2025-06-19 | 7/3/2025 12:00:00 AM | 14 | 24.5 | 21.5 | 88 |  | 22.733 | 3 | 87.755
B-19322 VIALE 26 | 203 | 3500 PSI | TORRE 2 PILOTE 36-77 | 2025-06-19 | 7/3/2025 12:00:00 AM | 14 | 24.5 | 23.6 | 96 |  | 22.733 | 3 | 96.327
B-19322 VIALE 26 | 203 | 3500 PSI | TORRE 2 PILOTE 36-77 | 2025-06-19 | 7/3/2025 12:00:00 AM | 14 | 24.5 | 23.1 | 94 |  | 22.733 | 3 | 94.286
B-19322 VIALE 26 | 190.5 | concreto 3500 psi | Torre 2 Pilote 20-34 | 2025-06-20 | 7/4/2025 12:00:00 AM | 14 | 24.5 | 23.8 | 97 |  | 24.667 | 3 | 97.143
B-19322 VIALE 26 | 190.5 | concreto 3500 psi | Torre 2 Pilote 20-34 | 2025-06-20 | 7/4/2025 12:00:00 AM | 14 | 24.5 | 25 | 102 |  | 24.667 | 3 | 102.041
B-19322 VIALE 26 | 190.5 | concreto 3500 psi | Torre 2 Pilote 20-34 | 2025-06-20 | 7/4/2025 12:00:00 AM | 14 | 24.5 | 25.2 | 103 |  | 24.667 | 3 | 102.857
B-19322 VIALE 26 | 203.2 | concreto 3500 psi | Torre 2 Pilote 22 | 2025-06-21 | 7/5/2025 12:00:00 AM | 14 | 24.5 | 28.5 | 116 |  | 28.8 | 3 | 116.327
B-19322 VIALE 26 | 203.2 | concreto 3500 psi | Torre 2 Pilote 22 | 2025-06-21 | 7/5/2025 12:00:00 AM | 14 | 24.5 | 28.9 | 118 |  | 28.8 | 3 | 117.959
B-19322 VIALE 26 | 203.2 | concreto 3500 psi | Torre 2 Pilote 22 | 2025-06-21 | 7/5/2025 12:00:00 AM | 14 | 24.5 | 29 | 118 |  | 28.8 | 3 | 118.367
B-19322 VIALE 26 | 203.2 | concreto 3500 psi | Torre 2 Pilote 11-52 | 2025-06-24 | 7/8/2025 12:00:00 AM | 14 | 24.5 | 26.4 | 108 |  | 24.633 | 3 | 107.755
B-19322 VIALE 26 | 203.2 | concreto 3500 psi | Torre 2 Pilote 11-52 | 2025-06-24 | 7/8/2025 12:00:00 AM | 14 | 24.5 | 23.9 | 98 |  | 24.633 | 3 | 97.551
B-19322 VIALE 26 | 203.2 | concreto 3500 psi | Torre 2 Pilote 11-52 | 2025-06-24 | 7/8/2025 12:00:00 AM | 14 | 24.5 | 23.6 | 96 |  | 24.633 | 3 | 96.327
B-19322 VIALE 26 | 190.5 | concreto 3500 psi | Torre 2 Pilote 19-17 | 2025-06-25 | 7/9/2025 12:00:00 AM | 14 | 24.5 | 24.3 | 99 |  | 24.033 | 3 | 99.184
B-19322 VIALE 26 | 190.5 | concreto 3500 psi | Torre 2 Pilote 19-17 | 2025-06-25 | 7/9/2025 12:00:00 AM | 14 | 24.5 | 23.9 | 98 |  | 24.033 | 3 | 97.551
B-19322 VIALE 26 | 190.5 | concreto 3500 psi | Torre 2 Pilote 19-17 | 2025-06-25 | 7/9/2025 12:00:00 AM | 14 | 24.5 | 23.9 | 97 |  | 24.033 | 3 | 97.551
B-19322 VIALE 26 | 203.2 | concreto 3500 psi | Torre 2 Pilote 02-12 | 2025-06-26 | 7/10/2025 12:00:00 AM | 14 | 24.5 | 23.7 | 97 |  | 24.333 | 3 | 96.735
B-19322 VIALE 26 | 203.2 | concreto 3500 psi | Torre 2 Pilote 02-12 | 2025-06-26 | 7/10/2025 12:00:00 AM | 14 | 24.5 | 24.4 | 100 |  | 24.333 | 3 | 99.592
B-19322 VIALE 26 | 203.2 | concreto 3500 psi | Torre 2 Pilote 02-12 | 2025-06-26 | 7/10/2025 12:00:00 AM | 14 | 24.5 | 24.9 | 102 |  | 24.333 | 3 | 101.633
B-19322 VIALE 26 | 228.6 | concreto 3500 psi | Torre 2 Pilote 95 | 2025-06-27 | 7/11/2025 12:00:00 AM | 14 | 24.5 | 19.3 | 79 |  | 19.1 | 3 | 78.776
B-19322 VIALE 26 | 228.6 | concreto 3500 psi | Torre 2 Pilote 95 | 2025-06-27 | 7/11/2025 12:00:00 AM | 14 | 24.5 | 18.3 | 75 |  | 19.1 | 3 | 74.694
B-19322 VIALE 26 | 228.6 | concreto 3500 psi | Torre 2 Pilote 95 | 2025-06-27 | 7/11/2025 12:00:00 AM | 14 | 24.5 | 19.7 | 80 |  | 19.1 | 3 | 80.408
B-19322 VIALE 26 | 228.6 | concreto 3500 psi | Torre 2 Pilote 99 | 2025-06-27 | 7/11/2025 12:00:00 AM | 14 | 24.5 | 24.8 | 101 |  | 24.5 | 3 | 101.224
B-19322 VIALE 26 | 228.6 | concreto 3500 psi | Torre 2 Pilote 99 | 2025-06-27 | 7/11/2025 12:00:00 AM | 14 | 24.5 | 25.1 | 102 |  | 24.5 | 3 | 102.449
B-19322 VIALE 26 | 228.6 | concreto 3500 psi | Torre 2 Pilote 99 | 2025-06-27 | 7/11/2025 12:00:00 AM | 14 | 24.5 | 23.6 | 96 |  | 24.5 | 3 | 96.327
B-19322 VIALE 26 | 203.2 | concreto 3500 psi | Torre 2 Pilote 16-97 | 2025-06-28 | 7/12/2025 12:00:00 AM | 14 | 24.5 | 26.5 | 108 |  | 26.667 | 3 | 108.163
B-19322 VIALE 26 | 203.2 | concreto 3500 psi | Torre 2 Pilote 16-97 | 2025-06-28 | 7/12/2025 12:00:00 AM | 14 | 24.5 | 25.5 | 104 |  | 26.667 | 3 | 104.082
B-19322 VIALE 26 | 203.2 | concreto 3500 psi | Torre 2 Pilote 16-97 | 2025-06-28 | 7/12/2025 12:00:00 AM | 14 | 24.5 | 28 | 114 |  | 26.667 | 3 | 114.286
B-19322 VIALE 26 | 228.6 | concreto 3500 psi | Torre 2 Pilote 18 -13 | 2025-07-01 | 7/15/2025 12:00:00 AM | 14 | 24.5 | 19.2 | 78 |  | 21.167 | 3 | 78.367
B-19322 VIALE 26 | 228.6 | concreto 3500 psi | Torre 2 Pilote 18 -13 | 2025-07-01 | 7/15/2025 12:00:00 AM | 14 | 24.5 | 19.6 | 80 |  | 21.167 | 3 | 80
B-19322 VIALE 26 | 228.6 | concreto 3500 psi | Torre 2 Pilote 18 -13 | 2025-07-01 | 7/15/2025 12:00:00 AM | 14 | 24.5 | 24.7 | 101 |  | 21.167 | 3 | 100.816
B-19322 VIALE 26 | 215.9 | concreto 3500 psi | Torre 1 Pilotes 07-61 | 2025-07-22 | 8/5/2025 12:00:00 AM | 14 | 24.5 | 18.1 | 74 |  | 19.067 | 3 | 73.878
B-19322 VIALE 26 | 215.9 | concreto 3500 psi | Torre 1 Pilotes 07-61 | 2025-07-22 | 8/5/2025 12:00:00 AM | 14 | 24.5 | 18.8 | 77 |  | 19.067 | 3 | 76.735
B-19322 VIALE 26 | 203.2 | concreto 3500 psi | Torre 1 Pilote 53 | 2025-07-22 | 8/5/2025 12:00:00 AM | 14 | 24.5 | 28.3 | 115 |  | 28.333 | 3 | 115.51
B-19322 VIALE 26 | 203.2 | concreto 3500 psi | Torre 1 Pilote 53 | 2025-07-22 | 8/5/2025 12:00:00 AM | 14 | 24.5 | 27.7 | 113 |  | 28.333 | 3 | 113.061
B-19322 VIALE 26 | 203.2 | concreto 3500 psi | Torre 1 Pilote 53 | 2025-07-22 | 8/5/2025 12:00:00 AM | 14 | 24.5 | 29 | 118 |  | 28.333 | 3 | 118.367
B-19322 VIALE 26 | 215.9 | concreto 3500 psi | Torre 1 Pilotes 07-61 | 2025-07-22 | 8/5/2025 12:00:00 AM | 14 | 24.5 | 20.3 | 83 |  | 19.067 | 3 | 82.857
B-19322 VIALE 26 | 190.5 | concreto 3500 psi | Torre 1 Pilote 10-21 | 2025-07-21 | 8/4/2025 12:00:00 AM | 14 | 24.5 | 23.1 | 94 |  | 23.9 | 3 | 94.286
B-19322 VIALE 26 | 190.5 | concreto 3500 psi | Torre 1 Pilote 10-21 | 2025-07-21 | 8/4/2025 12:00:00 AM | 14 | 24.5 | 24.7 | 101 |  | 23.9 | 3 | 100.816
B-19322 VIALE 26 | 190.5 | concreto 3500 psi | Torre 1 Pilote 10-21 | 2025-07-21 | 8/4/2025 12:00:00 AM | 14 | 24.5 | 23.9 | 97 |  | 23.9 | 3 | 97.551
B-19322 VIALE 26 | 184.15 | concreto 3500 psi | Torre 1 Pilote 47 | 2025-07-21 | 8/4/2025 12:00:00 AM | 14 | 24.5 | 27.6 | 113 |  | 27.533 | 3 | 112.653
B-19322 VIALE 26 | 184.15 | concreto 3500 psi | Torre 1 Pilote 47 | 2025-07-21 | 8/4/2025 12:00:00 AM | 14 | 24.5 | 28 | 114 |  | 27.533 | 3 | 114.286
B-19322 VIALE 26 | 184.15 | concreto 3500 psi | Torre 1 Pilote 47 | 2025-07-21 | 8/4/2025 12:00:00 AM | 14 | 24.5 | 27 | 110 |  | 27.533 | 3 | 110.204
B-19322 VIALE 26 | 177.8 | concreto 3500 psi | Torre 1 Pilote 92-54 | 2025-07-23 | 8/6/2025 12:00:00 AM | 14 | 24.5 | 23.2 | 94 |  | 23.633 | 3 | 94.694
B-19322 VIALE 26 | 177.8 | concreto 3500 psi | Torre 1 Pilote 92-54 | 2025-07-23 | 8/6/2025 12:00:00 AM | 14 | 24.5 | 21.9 | 90 |  | 23.633 | 3 | 89.388
B-19322 VIALE 26 | 177.8 | concreto 3500 psi | Torre 1 Pilote 92-54 | 2025-07-23 | 8/6/2025 12:00:00 AM | 14 | 24.5 | 25.8 | 105 |  | 23.633 | 3 | 105.306
B-19322 VIALE 26 | 190.5 | concreto 3500 psi | Torre 1 Pilote 60 | 2025-07-23 | 8/6/2025 12:00:00 AM | 14 | 24.5 | 20.2 | 82 |  | 17.2 | 3 | 82.449
B-19322 VIALE 26 | 190.5 | concreto 3500 psi | Torre 1 Pilote 60 | 2025-07-23 | 8/6/2025 12:00:00 AM | 14 | 24.5 | 16.2 | 66 |  | 17.2 | 3 | 66.122
B-19322 VIALE 26 | 190.5 | concreto 3500 psi | Torre 1 Pilote 60 | 2025-07-23 | 8/6/2025 12:00:00 AM | 14 | 24.5 | 15.2 | 62 |  | 17.2 | 3 | 62.041
B-19322 VIALE 26 | 184.15 | concreto 3500 psi | Torre 1 Pilotes 11-20 | 2025-07-24 | 8/7/2025 12:00:00 AM | 14 | 24.5 | 20.9 | 85 |  | 21.367 | 3 | 85.306
B-19322 VIALE 26 | 184.15 | concreto 3500 psi | Torre 1 Pilotes 11-20 | 2025-07-24 | 8/7/2025 12:00:00 AM | 14 | 24.5 | 21.8 | 89 |  | 21.367 | 3 | 88.98
B-19322 VIALE 26 | 184.15 | concreto 3500 psi | Torre 1 Pilotes 11-20 | 2025-07-24 | 8/7/2025 12:00:00 AM | 14 | 24.5 | 21.4 | 87 |  | 21.367 | 3 | 87.347
B-19322 VIALE 26 | 203.2 | concreto 3500 psi | Torre 1 Pilote 51 | 2025-07-24 | 8/7/2025 12:00:00 AM | 14 | 24.5 | 24.2 | 99 |  | 21.833 | 3 | 98.776
B-19322 VIALE 26 | 203.2 | concreto 3500 psi | Torre 1 Pilote 51 | 2025-07-24 | 8/7/2025 12:00:00 AM | 14 | 24.5 | 19.2 | 78 |  | 21.833 | 3 | 78.367
B-19322 VIALE 26 | 203.2 | concreto 3500 psi | Torre 1 Pilote 51 | 2025-07-24 | 8/7/2025 12:00:00 AM | 14 | 24.5 | 22.1 | 90 |  | 21.833 | 3 | 90.204
B-19322 VIALE 26 | 215.9 | concreto 3500 psi | Torre 1 Pilote 23-55 | 2025-07-25 | 8/8/2025 12:00:00 AM | 14 | 24.5 | 21.2 | 86 |  | 20.9 | 3 | 86.531
B-19322 VIALE 26 | 215.9 | concreto 3500 psi | Torre 1 Pilote 23-55 | 2025-07-25 | 8/8/2025 12:00:00 AM | 14 | 24.5 | 18.1 | 74 |  | 20.9 | 3 | 73.878
B-19322 VIALE 26 | 215.9 | concreto 3500 psi | Torre 1 Pilote 23-55 | 2025-07-25 | 8/8/2025 12:00:00 AM | 14 | 24.5 | 23.4 | 96 |  | 20.9 | 3 | 95.51
B-19322 VIALE 26 | 228.6 | concreto 3500 psi | Torre 1 Pilote 59-97 | 2025-07-25 | 8/8/2025 12:00:00 AM | 14 | 24.5 | 25.6 | 104 |  | 23.533 | 3 | 104.49
B-19322 VIALE 26 | 228.6 | concreto 3500 psi | Torre 1 Pilote 59-97 | 2025-07-25 | 8/8/2025 12:00:00 AM | 14 | 24.5 | 23.5 | 96 |  | 23.533 | 3 | 95.918
B-19322 VIALE 26 | 228.6 | concreto 3500 psi | Torre 1 Pilote 59-97 | 2025-07-25 | 8/8/2025 12:00:00 AM | 14 | 24.5 | 21.5 | 88 |  | 23.533 | 3 | 87.755
B-19322 VIALE 26 | 215.9 | concreto 3500 psi | Torre 1 Pilote 03-52 | 2025-07-17 | 7/31/2025 12:00:00 AM | 14 | 24.5 | 30 | 122 |  | 29.367 | 3 | 122.449
B-19322 VIALE 26 | 215.9 | concreto 3500 psi | Torre 1 Pilote 03-52 | 2025-07-17 | 7/31/2025 12:00:00 AM | 14 | 24.5 | 27.2 | 111 |  | 29.367 | 3 | 111.02
B-19322 VIALE 26 | 215.9 | concreto 3500 psi | Torre 1 Pilote 03-52 | 2025-07-17 | 7/31/2025 12:00:00 AM | 14 | 24.5 | 30.9 | 126 |  | 29.367 | 3 | 126.122
B-19322 VIALE 26 | 222.25 | concreto 3500 psi | Torre 1 Pilote 58 | 2025-07-29 | 8/12/2025 12:00:00 AM | 14 | 24.5 | 17.9 | 73 |  | 18.867 | 3 | 73.061
B-19322 VIALE 26 | 222.25 | concreto 3500 psi | Torre 1 Pilote 58 | 2025-07-29 | 8/12/2025 12:00:00 AM | 14 | 24.5 | 18 | 73 |  | 18.867 | 3 | 73.469
B-19322 VIALE 26 | 222.25 | concreto 3500 psi | Torre 1 Pilote 58 | 2025-07-29 | 8/12/2025 12:00:00 AM | 14 | 24.5 | 20.7 | 84 |  | 18.867 | 3 | 84.49
B-19322 VIALE 26 | 203.2 | concreto 3500 psi | Torre 1 Pilote 100 | 2025-08-05 | 8/19/2025 12:00:00 AM | 14 | 24.5 | 22.8 | 93 |  | 23.367 | 3 | 93.061
B-19322 VIALE 26 | 203.2 | concreto 3500 psi | Torre 1 Pilote 100 | 2025-08-05 | 8/19/2025 12:00:00 AM | 14 | 24.5 | 22.6 | 92 |  | 23.367 | 3 | 92.245
B-19322 VIALE 26 | 203.2 | concreto 3500 psi | Torre 1 Pilote 100 | 2025-08-05 | 8/19/2025 12:00:00 AM | 14 | 24.5 | 24.7 | 101 |  | 23.367 | 3 | 100.816
B-19322 VIALE 26 | 196.85 | concreto 3000 psi | Torre 1 Pilote 89 | 2025-07-17 | 7/31/2025 12:00:00 AM | 14 | 24.5 | 22.6 | 92 |  | 21.867 | 3 | 92.245
B-19322 VIALE 26 | 196.85 | concreto 3000 psi | Torre 1 Pilote 89 | 2025-07-17 | 7/31/2025 12:00:00 AM | 14 | 24.5 | 22.7 | 92 |  | 21.867 | 3 | 92.653
B-19322 VIALE 26 | 196.85 | concreto 3000 psi | Torre 1 Pilote 89 | 2025-07-17 | 7/31/2025 12:00:00 AM | 14 | 24.5 | 20.3 | 83 |  | 21.867 | 3 | 82.857
B-19322 VIALE 26 | 228.6 | concreto 3500 psi | Torre 1 Pilote 48-06 | 2025-07-16 | 7/30/2025 12:00:00 AM | 14 | 24.5 | 19.3 | 79 |  | 18.467 | 3 | 78.776
B-19322 VIALE 26 | 228.6 | concreto 3500 psi | Torre 1 Pilote 48-06 | 2025-07-16 | 7/30/2025 12:00:00 AM | 14 | 24.5 | 16.4 | 67 |  | 18.467 | 3 | 66.939
B-19322 VIALE 26 | 228.6 | concreto 3500 psi | Torre 1 Pilote 48-06 | 2025-07-16 | 7/30/2025 12:00:00 AM | 14 | 24.5 | 19.7 | 80 |  | 18.467 | 3 | 80.408
B-19322 VIALE 26 | 222.25 | concreto 3000 psi | Torre 1 Pilote 08-70 | 2025-07-15 | 7/29/2025 12:00:00 AM | 14 | 24.5 | 24.4 | 100 |  | 23.333 | 3 | 99.592
B-19322 VIALE 26 | 222.25 | concreto 3000 psi | Torre 1 Pilote 08-70 | 2025-07-15 | 7/29/2025 12:00:00 AM | 14 | 24.5 | 21.7 | 88 |  | 23.333 | 3 | 88.571
B-19322 VIALE 26 | 222.25 | concreto 3000 psi | Torre 1 Pilote 08-70 | 2025-07-15 | 7/29/2025 12:00:00 AM | 14 | 24.5 | 23.9 | 97 |  | 23.333 | 3 | 97.551
B-19322 VIALE 26 | 177.8 | concreto 3500 psi | Torre 1 Pilote 73 | 2025-07-15 | 7/29/2025 12:00:00 AM | 14 | 24.5 | 21.2 | 87 |  | 23.9 | 3 | 86.531
B-19322 VIALE 26 | 177.8 | concreto 3500 psi | Torre 1 Pilote 73 | 2025-07-15 | 7/29/2025 12:00:00 AM | 14 | 24.5 | 30.9 | 126 |  | 23.9 | 3 | 126.122
B-19322 VIALE 26 | 177.8 | concreto 3500 psi | Torre 1 Pilote 73 | 2025-07-15 | 7/29/2025 12:00:00 AM | 14 | 24.5 | 19.6 | 80 |  | 23.9 | 3 | 80
B-19322 VIALE 26 | 190.5 | concreto 3500 psi | Torre 1 Pilote 50-22 | 2025-07-14 | 7/28/2025 12:00:00 AM | 14 | 24.5 | 21.5 | 88 |  | 21.967 | 3 | 87.755
B-19322 VIALE 26 | 190.5 | concreto 3500 psi | Torre 1 Pilote 50-22 | 2025-07-14 | 7/28/2025 12:00:00 AM | 14 | 24.5 | 22.2 | 90 |  | 21.967 | 3 | 90.612
B-19322 VIALE 26 | 190.5 | concreto 3500 psi | Torre 1 Pilote 50-22 | 2025-07-14 | 7/28/2025 12:00:00 AM | 14 | 24.5 | 22.2 | 90 |  | 21.967 | 3 | 90.612
B-19322 VIALE 26 | 196.85 | concreto 3500 psi | Torre 2 Pilote 06-07 | 2025-07-12 | 7/26/2025 12:00:00 AM | 14 | 24.5 | 29.3 | 120 |  | 26.6 | 3 | 119.592
B-19322 VIALE 26 | 196.85 | concreto 3500 psi | Torre 2 Pilote 06-07 | 2025-07-12 | 7/26/2025 12:00:00 AM | 14 | 24.5 | 22.4 | 92 |  | 26.6 | 3 | 91.429
B-19322 VIALE 26 | 196.85 | concreto 3500 psi | Torre 2 Pilote 06-07 | 2025-07-12 | 7/26/2025 12:00:00 AM | 14 | 24.5 | 28.1 | 114 |  | 26.6 | 3 | 114.694
B-19322 VIALE 26 | 190.5 | concreto 3500 psi | Torre 1 Pilote 09-28 | 2025-07-11 | 7/25/2025 12:00:00 AM | 14 | 24.5 | 22.6 | 92 |  | 22.2 | 3 | 92.245
B-19322 VIALE 26 | 190.5 | concreto 3500 psi | Torre 1 Pilote 09-28 | 2025-07-11 | 7/25/2025 12:00:00 AM | 14 | 24.5 | 22.5 | 92 |  | 22.2 | 3 | 91.837
B-19322 VIALE 26 | 190.5 | concreto 3500 psi | Torre 1 Pilote 09-28 | 2025-07-11 | 7/25/2025 12:00:00 AM | 14 | 24.5 | 21.5 | 88 |  | 22.2 | 3 | 87.755
B-19322 VIALE 26 | 215.9 | concreto 3500 psi | Torre 2 Pilote 80-50 | 2025-07-10 | 7/24/2025 12:00:00 AM | 14 | 24.5 | 23.6 | 96 |  | 24.2 | 3 | 96.327
B-19322 VIALE 26 | 215.9 | concreto 3500 psi | Torre 2 Pilote 80-50 | 2025-07-10 | 7/24/2025 12:00:00 AM | 14 | 24.5 | 25.4 | 104 |  | 24.2 | 3 | 103.673
B-19322 VIALE 26 | 215.9 | concreto 3500 psi | Torre 2 Pilote 80-50 | 2025-07-10 | 7/24/2025 12:00:00 AM | 14 | 24.5 | 23.6 | 96 |  | 24.2 | 3 | 96.327
B-19322 VIALE 26 | 196.85 | concreto 3500 psi | Torre 2 Pilote 102 | 2025-07-09 | 7/23/2025 12:00:00 AM | 14 | 24.5 | 24.9 | 102 |  | 24.333 | 3 | 101.633
B-19322 VIALE 26 | 196.85 | concreto 3500 psi | Torre 2 Pilote 102 | 2025-07-09 | 7/23/2025 12:00:00 AM | 14 | 24.5 | 23.6 | 96 |  | 24.333 | 3 | 96.327
B-19322 VIALE 26 | 196.85 | concreto 3500 psi | Torre 2 Pilote 102 | 2025-07-09 | 7/23/2025 12:00:00 AM | 14 | 24.5 | 24.5 | 100 |  | 24.333 | 3 | 100
B-19322 VIALE 26 | 203.2 | concreto 3500 psi | Torre 2 Pilote 101 | 2025-07-08 | 7/22/2025 12:00:00 AM | 14 | 24.5 | 28.8 | 118 |  | 27.133 | 3 | 117.551
B-19322 VIALE 26 | 203.2 | concreto 3500 psi | Torre 2 Pilote 101 | 2025-07-08 | 7/22/2025 12:00:00 AM | 14 | 24.5 | 26.6 | 108 |  | 27.133 | 3 | 108.571
B-19322 VIALE 26 | 203.2 | concreto 3500 psi | Torre 2 Pilote 101 | 2025-07-08 | 7/22/2025 12:00:00 AM | 14 | 24.5 | 26 | 106 |  | 27.133 | 3 | 106.122
B-19322 VIALE 26 | 215.9 | concreto 3500 psi | Torre 2 Pilote 100 | 2025-07-08 | 7/22/2025 12:00:00 AM | 14 | 24.5 | 24.1 | 98 |  | 23.833 | 3 | 98.367
B-19322 VIALE 26 | 215.9 | concreto 3500 psi | Torre 2 Pilote 100 | 2025-07-08 | 7/22/2025 12:00:00 AM | 14 | 24.5 | 23.6 | 96 |  | 23.833 | 3 | 96.327
B-19322 VIALE 26 | 215.9 | concreto 3500 psi | Torre 2 Pilote 100 | 2025-07-08 | 7/22/2025 12:00:00 AM | 14 | 24.5 | 23.8 | 97 |  | 23.833 | 3 | 97.143
B-19322 VIALE 26 | 177.8 | concreto 3500 psi | Torre 2 Pilote 14-82 | 2025-07-07 | 7/21/2025 12:00:00 AM | 14 | 24.5 | 25.6 | 104 |  | 26.967 | 3 | 104.49
B-19322 VIALE 26 | 177.8 | concreto 3500 psi | Torre 2 Pilote 14-82 | 2025-07-07 | 7/21/2025 12:00:00 AM | 14 | 24.5 | 29.1 | 119 |  | 26.967 | 3 | 118.776
B-19322 VIALE 26 | 177.8 | concreto 3500 psi | Torre 2 Pilote 14-82 | 2025-07-07 | 7/21/2025 12:00:00 AM | 14 | 24.5 | 26.2 | 107 |  | 26.967 | 3 | 106.939
B-19322 VIALE 26 | 177.8 | concreto 3500 psi | Torre 2 Pilote 103 | 2025-07-05 | 7/19/2025 12:00:00 AM | 14 | 24.5 | 25.8 | 105 |  | 27.3 | 3 | 105.306
B-19322 VIALE 26 | 177.8 | concreto 3500 psi | Torre 2 Pilote 103 | 2025-07-05 | 7/19/2025 12:00:00 AM | 14 | 24.5 | 29.7 | 121 |  | 27.3 | 3 | 121.224
B-19322 VIALE 26 | 177.8 | concreto 3500 psi | Torre 2 Pilote 103 | 2025-07-05 | 7/19/2025 12:00:00 AM | 14 | 24.5 | 26.4 | 108 |  | 27.3 | 3 | 107.755
B-19322 VIALE 26 | 196.85 | concreto 3500 psi | Torre 2 Pilote 15-79 | 2025-07-04 | 7/18/2025 12:00:00 AM | 14 | 24.5 | 26.6 | 108 |  | 26.567 | 3 | 108.571
B-19322 VIALE 26 | 196.85 | concreto 3500 psi | Torre 2 Pilote 15-79 | 2025-07-04 | 7/18/2025 12:00:00 AM | 14 | 24.5 | 23.8 | 97 |  | 26.567 | 3 | 97.143
B-19322 VIALE 26 | 196.85 | concreto 3500 psi | Torre 2 Pilote 15-79 | 2025-07-04 | 7/18/2025 12:00:00 AM | 14 | 24.5 | 29.3 | 120 |  | 26.567 | 3 | 119.592
B-19322 VIALE 26 | 228.6 | concreto 3500 psi | Torre 2 Pilote 04-05 | 2025-07-03 | 7/17/2025 12:00:00 AM | 14 | 24.5 | 22.5 | 92 |  | 21.533 | 3 | 91.837
B-19322 VIALE 26 | 228.6 | concreto 3500 psi | Torre 2 Pilote 04-05 | 2025-07-03 | 7/17/2025 12:00:00 AM | 14 | 24.5 | 20.3 | 83 |  | 21.533 | 3 | 82.857
B-19322 VIALE 26 | 228.6 | concreto 3500 psi | Torre 2 Pilote 04-05 | 2025-07-03 | 7/17/2025 12:00:00 AM | 14 | 24.5 | 21.8 | 89 |  | 21.533 | 3 | 88.98
B-19322 VIALE 26 | 209.55 | concreto 3500 psi | Torre 2 Pilote 81-03 | 2025-07-02 | 7/16/2025 12:00:00 AM | 14 | 24.5 | 25.4 | 104 |  | 24.733 | 3 | 103.673
B-19322 VIALE 26 | 209.55 | concreto 3500 psi | Torre 2 Pilote 81-03 | 2025-07-02 | 7/16/2025 12:00:00 AM | 14 | 24.5 | 24.5 | 100 |  | 24.733 | 3 | 100
B-19322 VIALE 26 | 209.55 | concreto 3500 psi | Torre 2 Pilote 81-03 | 2025-07-02 | 7/16/2025 12:00:00 AM | 14 | 24.5 | 24.3 | 99 |  | 24.733 | 3 | 99.184
B-19322 VIALE 26 | 228.6 | concreto 3500 psi | Torre 1 Pilote 46-62 | 2025-07-26 | 8/9/2025 12:00:00 AM | 14 | 24.5 | 19.4 | 79 |  | 19.267 | 3 | 79.184
B-19322 VIALE 26 | 228.6 | concreto 3500 psi | Torre 1 Pilote 46-62 | 2025-07-26 | 8/9/2025 12:00:00 AM | 14 | 24.5 | 18.7 | 76 |  | 19.267 | 3 | 76.327
B-19322 VIALE 26 | 228.6 | concreto 3500 psi | Torre 1 Pilote 46-62 | 2025-07-26 | 8/9/2025 12:00:00 AM | 14 | 24.5 | 19.7 | 80 |  | 19.267 | 3 | 80.408
B-19322 VIALE 26 | 196.85 | concreto 3500 psi | Torre 1 Pilotes 102-91 | 2025-07-28 | 8/11/2025 12:00:00 AM | 14 | 24.5 | 15.6 | 64 |  | 14.967 | 3 | 63.673
B-19322 VIALE 26 | 196.85 | concreto 3500 psi | Torre 1 Pilotes 102-91 | 2025-07-28 | 8/11/2025 12:00:00 AM | 14 | 24.5 | 13 | 53 |  | 14.967 | 3 | 53.061
B-19322 VIALE 26 | 196.85 | concreto 3500 psi | Torre 1 Pilotes 102-91 | 2025-07-28 | 8/11/2025 12:00:00 AM | 14 | 24.5 | 16.3 | 66 |  | 14.967 | 3 | 66.531
B-19322 VIALE 26 | 203.2 | concreto 3000 psi | Torre 1 Pilote 96 | 2025-07-29 | 8/12/2025 12:00:00 AM | 14 | 24.5 | 29.3 | 119 |  | 26.8 | 3 | 119.592
B-19322 VIALE 26 | 203.2 | concreto 3000 psi | Torre 1 Pilote 96 | 2025-07-29 | 8/12/2025 12:00:00 AM | 14 | 24.5 | 23.5 | 96 |  | 26.8 | 3 | 95.918
B-19322 VIALE 26 | 203.2 | concreto 3000 psi | Torre 1 Pilote 96 | 2025-07-29 | 8/12/2025 12:00:00 AM | 14 | 24.5 | 27.6 | 113 |  | 26.8 | 3 | 112.653
B-19322 VIALE 26 | 196.85 | concreto 3500 psi | Torre 1 Pilote 90 | 2025-07-30 | 8/13/2025 12:00:00 AM | 14 | 24.5 | 21 | 86 |  | 20.3 | 3 | 85.714
B-19322 VIALE 26 | 196.85 | concreto 3500 psi | Torre 1 Pilote 90 | 2025-07-30 | 8/13/2025 12:00:00 AM | 14 | 24.5 | 21.4 | 87 |  | 20.3 | 3 | 87.347
B-19322 VIALE 26 | 196.85 | concreto 3500 psi | Torre 1 Pilote 90 | 2025-07-30 | 8/13/2025 12:00:00 AM | 14 | 24.5 | 18.5 | 75 |  | 20.3 | 3 | 75.51
B-19322 VIALE 26 | 222.25 | concreto 3500 psi | Torre 1 Pilote 49 | 2025-07-31 | 8/14/2025 12:00:00 AM | 14 | 24.5 | 22.7 | 92 |  | 22.633 | 3 | 92.653
B-19322 VIALE 26 | 222.25 | concreto 3500 psi | Torre 1 Pilote 49 | 2025-07-31 | 8/14/2025 12:00:00 AM | 14 | 24.5 | 22.4 | 91 |  | 22.633 | 3 | 91.429
B-19322 VIALE 26 | 222.25 | concreto 3500 psi | Torre 1 Pilote 49 | 2025-07-31 | 8/14/2025 12:00:00 AM | 14 | 24.5 | 22.8 | 93 |  | 22.633 | 3 | 93.061
B-19322 VIALE 26 | 203.2 | concreto 3000 psi | Torre 1 Pilote 66 | 2025-07-31 | 8/14/2025 12:00:00 AM | 14 | 24.5 | 20.6 | 84 |  | 20.5 | 3 | 84.082
B-19322 VIALE 26 | 203.2 | concreto 3000 psi | Torre 1 Pilote 66 | 2025-07-31 | 8/14/2025 12:00:00 AM | 14 | 24.5 | 21 | 86 |  | 20.5 | 3 | 85.714
B-19322 VIALE 26 | 203.2 | concreto 3000 psi | Torre 1 Pilote 66 | 2025-07-31 | 8/14/2025 12:00:00 AM | 14 | 24.5 | 19.9 | 81 |  | 20.5 | 3 | 81.224
B-19322 VIALE 26 | 203.2 | concreto 3500 psi | Torre 1 Pilote 12 | 2025-08-02 | 8/16/2025 12:00:00 AM | 14 | 24.5 | 11.1 | 45 |  | 14.967 | 3 | 45.306
B-19322 VIALE 26 | 203.2 | concreto 3500 psi | Torre 1 Pilote 12 | 2025-08-02 | 8/16/2025 12:00:00 AM | 14 | 24.5 | 12.4 | 51 |  | 14.967 | 3 | 50.612
B-19322 VIALE 26 | 203.2 | concreto 3500 psi | Torre 1 Pilote 12 | 2025-08-02 | 8/16/2025 12:00:00 AM | 14 | 24.5 | 21.4 | 87 |  | 14.967 | 3 | 87.347
B-19322 VIALE 26 | 177.8 | concreto 3500 psi | Torre 1 Pilote 30 | 2025-08-19 | 9/2/2025 12:00:00 AM | 14 | 24.5 | 28.2 | 115 |  | 27.233 | 3 | 115.102
B-19322 VIALE 26 | 177.8 | concreto 3500 psi | Torre 1 Pilote 30 | 2025-08-19 | 9/2/2025 12:00:00 AM | 14 | 24.5 | 27.6 | 112 |  | 27.233 | 3 | 112.653
B-19322 VIALE 26 | 203.2 | concreto 3500 psi | Torre 1 Pilote 44 | 2025-08-20 | 9/3/2025 12:00:00 AM | 14 | 24.5 | 24.1 | 98 |  | 24.9 | 3 | 98.367
B-19322 VIALE 26 | 203.2 | concreto 3500 psi | Torre 1 Pilote 44 | 2025-08-20 | 9/3/2025 12:00:00 AM | 14 | 24.5 | 25.1 | 102 |  | 24.9 | 3 | 102.449
B-19322 VIALE 26 | 203.2 | concreto 3500 psi | Torre 1 Pilote 44 | 2025-08-20 | 9/3/2025 12:00:00 AM | 14 | 24.5 | 25.5 | 104 |  | 24.9 | 3 | 104.082
B-19322 VIALE 26 | 203.2 | concreto 3500 psi | Torre 1 Pilote 67 | 2025-08-20 | 9/3/2025 12:00:00 AM | 14 | 24.5 | 24.8 | 101 |  | 23.467 | 3 | 101.224
B-19322 VIALE 26 | 203.2 | concreto 3500 psi | Torre 1 Pilote 67 | 2025-08-20 | 9/3/2025 12:00:00 AM | 14 | 24.5 | 22 | 90 |  | 23.467 | 3 | 89.796
B-19322 VIALE 26 | 203.2 | concreto 3500 psi | Torre 1 Pilote 67 | 2025-08-20 | 9/3/2025 12:00:00 AM | 14 | 24.5 | 23.6 | 96 |  | 23.467 | 3 | 96.327
B-19322 VIALE 26 | 203.2 | concreto 3500 psi | Torre 1 Pilote 14 | 2025-08-21 | 9/4/2025 12:00:00 AM | 14 | 24.5 | 30.6 | 125 |  | 30.333 | 3 | 124.898
B-19322 VIALE 26 | 203.2 | concreto 3500 psi | Torre 1 Pilote 14 | 2025-08-21 | 9/4/2025 12:00:00 AM | 14 | 24.5 | 30.9 | 126 |  | 30.333 | 3 | 126.122
B-19322 VIALE 26 | 203.2 | concreto 3500 psi | Torre 1 Pilote 14 | 2025-08-21 | 9/4/2025 12:00:00 AM | 14 | 24.5 | 29.5 | 120 |  | 30.333 | 3 | 120.408
B-19322 VIALE 26 | 234.95 | concreto 3500 psi | Torre 2 Pilote 76 | 2025-08-05 | 8/19/2025 12:00:00 AM | 14 | 24.5 | 21.2 | 86 |  | 22.8 | 3 | 86.531
B-19322 VIALE 26 | 234.95 | concreto 3500 psi | Torre 2 Pilote 76 | 2025-08-05 | 8/19/2025 12:00:00 AM | 14 | 24.5 | 23.2 | 94 |  | 22.8 | 3 | 94.694
B-19322 VIALE 26 | 234.95 | concreto 3500 psi | Torre 2 Pilote 76 | 2025-08-05 | 8/19/2025 12:00:00 AM | 14 | 24.5 | 24 | 98 |  | 22.8 | 3 | 97.959
B-19322 VIALE 26 | 190.5 | concreto 3000 psi | Torre 1 Pilote 57 | 2025-08-06 | 8/20/2025 12:00:00 AM | 14 | 24.5 | 23.7 | 97 |  | 24.067 | 3 | 96.735
B-19322 VIALE 26 | 190.5 | concreto 3000 psi | Torre 1 Pilote 57 | 2025-08-06 | 8/20/2025 12:00:00 AM | 14 | 24.5 | 23.2 | 95 |  | 24.067 | 3 | 94.694
B-19322 VIALE 26 | 190.5 | concreto 3000 psi | Torre 1 Pilote 57 | 2025-08-06 | 8/20/2025 12:00:00 AM | 14 | 24.5 | 25.3 | 103 |  | 24.067 | 3 | 103.265
B-19322 VIALE 26 | 215.9 | concreto 3500 psi | Torre grua Pilote A-1 | 2025-08-26 | 9/9/2025 12:00:00 AM | 14 | 24.5 | 22.8 | 93 |  | 22.367 | 3 | 93.061
B-19322 VIALE 26 | 215.9 | concreto 3500 psi | Torre grua Pilote A-1 | 2025-08-26 | 9/9/2025 12:00:00 AM | 14 | 24.5 | 20.2 | 83 |  | 22.367 | 3 | 82.449
B-19322 VIALE 26 | 215.9 | concreto 3500 psi | Torre 1 Pilote 98 | 2025-08-04 | 8/18/2025 12:00:00 AM | 14 | 24.5 | 19.7 | 80 |  | 17.133 | 3 | 80.408
B-19322 VIALE 26 | 215.9 | concreto 3500 psi | Torre 1 Pilote 98 | 2025-08-04 | 8/18/2025 12:00:00 AM | 14 | 24.5 | 14.9 | 61 |  | 17.133 | 3 | 60.816
B-19322 VIALE 26 | 215.9 | concreto 3500 psi | Torre 1 Pilote 98 | 2025-08-04 | 8/18/2025 12:00:00 AM | 14 | 24.5 | 16.8 | 68 |  | 17.133 | 3 | 68.571
B-19322 VIALE 26 | 228.6 | concreto 3500 psi | Torre 1 Pilote 45 | 2025-08-08 | 8/22/2025 12:00:00 AM | 14 | 24.5 | 27 | 110 |  | 26.833 | 3 | 110.204
B-19322 VIALE 26 | 228.6 | concreto 3500 psi | Torre 1 Pilote 45 | 2025-08-08 | 8/22/2025 12:00:00 AM | 14 | 24.5 | 27.5 | 112 |  | 26.833 | 3 | 112.245
B-19322 VIALE 26 | 228.6 | concreto 3500 psi | Torre 1 Pilote 45 | 2025-08-08 | 8/22/2025 12:00:00 AM | 14 | 24.5 | 26 | 106 |  | 26.833 | 3 | 106.122
B-19322 VIALE 26 | 209.55 | concreto 3500 psi | Torre 1 Pilote 74 | 2025-08-08 | 8/22/2025 12:00:00 AM | 14 | 24.5 | 32.1 | 131 |  | 31.2 | 3 | 131.02
B-19322 VIALE 26 | 209.55 | concreto 3500 psi | Torre 1 Pilote 74 | 2025-08-08 | 8/22/2025 12:00:00 AM | 14 | 24.5 | 32 | 131 |  | 31.2 | 3 | 130.612
B-19322 VIALE 26 | 209.55 | concreto 3500 psi | Torre 1 Pilote 74 | 2025-08-08 | 8/22/2025 12:00:00 AM | 14 | 24.5 | 29.5 | 120 |  | 31.2 | 3 | 120.408
B-19322 VIALE 26 | 177.8 | concreto 3500 psi | Torre 1 Pilote 31 | 2025-08-30 | 9/13/2025 12:00:00 AM | 14 | 24.5 | 25.1 | 102 |  | 31.9 | 3 | 102.449
B-19322 VIALE 26 | 177.8 | concreto 3500 psi | Torre 1 Pilote 31 | 2025-08-30 | 9/13/2025 12:00:00 AM | 14 | 24.5 | 30.6 | 125 |  | 31.9 | 3 | 124.898
B-19322 VIALE 26 | 177.8 | concreto 3500 psi | Torre 1 Pilote 31 | 2025-08-30 | 9/13/2025 12:00:00 AM | 14 | 24.5 | 40 | 163 |  | 31.9 | 3 | 163.265
B-19322 VIALE 26 | 228.6 | concreto 3500 psi | Torre 1 Pilote 69 | 2025-08-09 | 8/23/2025 12:00:00 AM | 14 | 24.5 | 29.4 | 120 |  | 29.767 | 3 | 120
B-19322 VIALE 26 | 228.6 | concreto 3500 psi | Torre 1 Pilote 69 | 2025-08-09 | 8/23/2025 12:00:00 AM | 14 | 24.5 | 30.6 | 125 |  | 29.767 | 3 | 124.898
B-19322 VIALE 26 | 228.6 | concreto 3500 psi | Torre 1 Pilote 69 | 2025-08-09 | 8/23/2025 12:00:00 AM | 14 | 24.5 | 29.3 | 120 |  | 29.767 | 3 | 119.592
B-19322 VIALE 26 | 247.65 | concreto 3500 psi | Torre grua Pilote C-3 | 2025-08-09 | 8/23/2025 12:00:00 AM | 14 | 24.5 | 25.3 | 103 |  | 25.6 | 3 | 103.265
B-19322 VIALE 26 | 247.65 | concreto 3500 psi | Torre grua Pilote C-3 | 2025-08-09 | 8/23/2025 12:00:00 AM | 14 | 24.5 | 26.1 | 107 |  | 25.6 | 3 | 106.531
B-19322 VIALE 26 | 247.65 | concreto 3500 psi | Torre grua Pilote C-3 | 2025-08-09 | 8/23/2025 12:00:00 AM | 14 | 24.5 | 25.4 | 104 |  | 25.6 | 3 | 103.673
B-19322 VIALE 26 | 209.55 | concreto 3500 psi | Torre grua Pilote B-3 | 2025-08-13 | 8/27/2025 12:00:00 AM | 14 | 24.5 | 23.9 | 98 |  | 23.867 | 3 | 97.551
B-19322 VIALE 26 | 209.55 | concreto 3500 psi | Torre grua Pilote B-3 | 2025-08-13 | 8/27/2025 12:00:00 AM | 14 | 24.5 | 23 | 94 |  | 23.867 | 3 | 93.878
B-19322 VIALE 26 | 209.55 | concreto 3500 psi | Torre grua Pilote B-3 | 2025-08-13 | 8/27/2025 12:00:00 AM | 14 | 24.5 | 24.7 | 101 |  | 23.867 | 3 | 100.816
B-19322 VIALE 26 | 203.2 | concreto 3000 psi | Torre 1 Pilote 43 | 2025-08-13 | 8/27/2025 12:00:00 AM | 14 | 24.5 | 24.6 | 100 |  | 24.933 | 3 | 100.408
B-19322 VIALE 26 | 203.2 | concreto 3000 psi | Torre 1 Pilote 43 | 2025-08-13 | 8/27/2025 12:00:00 AM | 14 | 24.5 | 24 | 98 |  | 24.933 | 3 | 97.959
B-19322 VIALE 26 | 203.2 | concreto 3000 psi | Torre 1 Pilote 43 | 2025-08-13 | 8/27/2025 12:00:00 AM | 14 | 24.5 | 26.2 | 107 |  | 24.933 | 3 | 106.939
B-19322 VIALE 26 | 215.9 | concreto 3500 psi | Torre 1 Pilote 29 | 2025-08-14 | 8/28/2025 12:00:00 AM | 14 | 24.5 | 23.5 | 96 |  | 21.533 | 3 | 95.918
B-19322 VIALE 26 | 215.9 | concreto 3500 psi | Torre 1 Pilote 29 | 2025-08-14 | 8/28/2025 12:00:00 AM | 14 | 24.5 | 22.9 | 93 |  | 21.533 | 3 | 93.469
B-19322 VIALE 26 | 215.9 | concreto 3500 psi | Torre 1 Pilote 29 | 2025-08-14 | 8/28/2025 12:00:00 AM | 14 | 24.5 | 18.2 | 74 |  | 21.533 | 3 | 74.286
B-19322 VIALE 26 | 203.2 | concreto 3500 psi | Torre 1 Pilote 101 | 2025-08-14 | 8/28/2025 12:00:00 AM | 14 | 24.5 | 30.2 | 123 |  | 28.967 | 3 | 123.265
B-19322 VIALE 26 | 203.2 | concreto 3500 psi | Torre 1 Pilote 101 | 2025-08-14 | 8/28/2025 12:00:00 AM | 14 | 24.5 | 28.3 | 115 |  | 28.967 | 3 | 115.51
B-19322 VIALE 26 | 203.2 | concreto 3500 psi | Torre 1 Pilote 101 | 2025-08-14 | 8/28/2025 12:00:00 AM | 14 | 24.5 | 28.4 | 116 |  | 28.967 | 3 | 115.918
B-19322 VIALE 26 | 196.85 | concreto 3000 psi | Torre 1 Pilote 65 | 2025-08-15 | 8/29/2025 12:00:00 AM | 14 | 24.5 | 24.4 | 100 |  | 24.1 | 3 | 99.592
B-19322 VIALE 26 | 196.85 | concreto 3000 psi | Torre 1 Pilote 65 | 2025-08-15 | 8/29/2025 12:00:00 AM | 14 | 24.5 | 22.6 | 92 |  | 24.1 | 3 | 92.245
B-19322 VIALE 26 | 196.85 | concreto 3000 psi | Torre 1 Pilote 65 | 2025-08-15 | 8/29/2025 12:00:00 AM | 14 | 24.5 | 25.3 | 103 |  | 24.1 | 3 | 103.265
B-19322 VIALE 26 | 177.8 | concreto 3500 psi | Torre 1 Pilote 99 | 2025-08-14 | 8/28/2025 12:00:00 AM | 14 | 24.5 | 28 | 114 |  | 27.8 | 3 | 114.286
B-19322 VIALE 26 | 177.8 | concreto 3500 psi | Torre 1 Pilote 99 | 2025-08-14 | 8/28/2025 12:00:00 AM | 14 | 24.5 | 28.4 | 116 |  | 27.8 | 3 | 115.918
B-19322 VIALE 26 | 177.8 | concreto 3500 psi | Torre 1 Pilote 99 | 2025-08-14 | 8/28/2025 12:00:00 AM | 14 | 24.5 | 27 | 110 |  | 27.8 | 3 | 110.204
B-19322 VIALE 26 | 228.6 | concreto 3500 psi | Torre 1 Pilote 84 | 2025-09-06 | 9/20/2025 12:00:00 AM | 14 | 24.5 | 21.4 | 87 |  | 21.7 | 3 | 87.347
B-19322 VIALE 26 | 228.6 | concreto 3500 psi | Torre 1 Pilote 84 | 2025-09-06 | 9/20/2025 12:00:00 AM | 14 | 24.5 | 21.3 | 87 |  | 21.7 | 3 | 86.939
B-19322 VIALE 26 | 228.6 | concreto 3500 psi | Torre 1 Pilote 84 | 2025-09-06 | 9/20/2025 12:00:00 AM | 14 | 24.5 | 22.4 | 91 |  | 21.7 | 3 | 91.429
B-19322 VIALE 26 | 203.2 | concreto 3500 psi | Torre 1 Pilote 13 | 2025-08-15 | 8/29/2025 12:00:00 AM | 14 | 24.5 | 20.1 | 82 |  | 20.667 | 3 | 82.041
B-19322 VIALE 26 | 203.2 | concreto 3500 psi | Torre 1 Pilote 13 | 2025-08-15 | 8/29/2025 12:00:00 AM | 14 | 24.5 | 21.2 | 86 |  | 20.667 | 3 | 86.531
B-19322 VIALE 26 | 203.2 | concreto 3500 psi | Torre 1 Pilote 13 | 2025-08-15 | 8/29/2025 12:00:00 AM | 14 | 24.5 | 20.7 | 84 |  | 20.667 | 3 | 84.49
B-19322 VIALE 26 | 203.2 | concreto 3500 psi | Torre grua Pilote C-2 | 2025-08-16 | 8/30/2025 12:00:00 AM | 14 | 24.5 | 26.6 | 109 |  | 24.167 | 3 | 108.571
B-19322 VIALE 26 | 203.2 | concreto 3500 psi | Torre grua Pilote C-2 | 2025-08-16 | 8/30/2025 12:00:00 AM | 14 | 24.5 | 22.9 | 94 |  | 24.167 | 3 | 93.469
B-19322 VIALE 26 | 203.2 | concreto 3500 psi | Torre grua Pilote C-2 | 2025-08-16 | 8/30/2025 12:00:00 AM | 14 | 24.5 | 23 | 94 |  | 24.167 | 3 | 93.878
B-19322 VIALE 26 | 234.95 | concreto 3500 psi | Torre 1 Pilote 68 | 2025-08-16 | 8/30/2025 12:00:00 AM | 14 | 24.5 | 22.8 | 93 |  | 21.867 | 3 | 93.061
B-19322 VIALE 26 | 234.95 | concreto 3500 psi | Torre 1 Pilote 68 | 2025-08-16 | 8/30/2025 12:00:00 AM | 14 | 24.5 | 23.8 | 97 |  | 21.867 | 3 | 97.143
B-19322 VIALE 26 | 234.95 | concreto 3500 psi | Torre 1 Pilote 68 | 2025-08-16 | 8/30/2025 12:00:00 AM | 14 | 24.5 | 19 | 78 |  | 21.867 | 3 | 77.551
B-19322 VIALE 26 | 190.5 | concreto 3500 psi | Torre grua Pilote A-3 | 2025-08-19 | 9/2/2025 12:00:00 AM | 14 | 24.5 | 27.3 | 112 |  | 27.533 | 3 | 111.429
B-19322 VIALE 26 | 190.5 | concreto 3500 psi | Torre grua Pilote A-3 | 2025-08-19 | 9/2/2025 12:00:00 AM | 14 | 24.5 | 27.7 | 113 |  | 27.533 | 3 | 113.061
B-19322 VIALE 26 | 190.5 | concreto 3500 psi | Torre grua Pilote A-3 | 2025-08-19 | 9/2/2025 12:00:00 AM | 14 | 24.5 | 27.6 | 112 |  | 27.533 | 3 | 112.653
B-19322 VIALE 26 | 177.8 | concreto 3500 psi | Torre 1 Pilote 30 | 2025-08-19 | 9/2/2025 12:00:00 AM | 14 | 24.5 | 25.9 | 106 |  | 27.233 | 3 | 105.714
B-19322 VIALE 26 | 228.6 | concreto 3500 psi | Torre 1 Pilote 42 | 2025-08-22 | 9/5/2025 12:00:00 AM | 14 | 24.5 | 23.1 | 94 |  | 22.233 | 3 | 94.286
B-19322 VIALE 26 | 228.6 | concreto 3500 psi | Torre 1 Pilote 42 | 2025-08-22 | 9/5/2025 12:00:00 AM | 14 | 24.5 | 22.5 | 92 |  | 22.233 | 3 | 91.837
B-19322 VIALE 26 | 228.6 | concreto 3500 psi | Torre 1 Pilote 42 | 2025-08-22 | 9/5/2025 12:00:00 AM | 14 | 24.5 | 21.1 | 86 |  | 22.233 | 3 | 86.122
B-19322 VIALE 26 | 215.9 | concreto 3000 psi | Torre 1 Pilote 56 | 2025-08-23 | 9/6/2025 12:00:00 AM | 14 | 24.5 | 20.2 | 82 |  | 20.133 | 3 | 82.449
B-19322 VIALE 26 | 215.9 | concreto 3000 psi | Torre 1 Pilote 56 | 2025-08-23 | 9/6/2025 12:00:00 AM | 14 | 24.5 | 20.1 | 82 |  | 20.133 | 3 | 82.041
B-19322 VIALE 26 | 215.9 | concreto 3000 psi | Torre 1 Pilote 56 | 2025-08-23 | 9/6/2025 12:00:00 AM | 14 | 24.5 | 20.1 | 82 |  | 20.133 | 3 | 82.041
B-19322 VIALE 26 | 190.5 | concreto 3500 psi | Torre 1 Pilote 82 | 2025-08-25 | 9/8/2025 12:00:00 AM | 14 | 24.5 | 22.1 | 90 |  | 22.067 | 3 | 90.204
B-19322 VIALE 26 | 190.5 | concreto 3500 psi | Torre 1 Pilote 82 | 2025-08-25 | 9/8/2025 12:00:00 AM | 14 | 24.5 | 22 | 90 |  | 22.067 | 3 | 89.796
B-19322 VIALE 26 | 190.5 | concreto 3500 psi | Torre 1 Pilote 82 | 2025-08-25 | 9/8/2025 12:00:00 AM | 14 | 24.5 | 22.1 | 90 |  | 22.067 | 3 | 90.204
B-19322 VIALE 26 | 196.85 | concreto 3500 psi | Torre 1 Pilote 41 | 2025-08-25 | 9/8/2025 12:00:00 AM | 14 | 24.5 | 30.1 | 123 |  | 29.967 | 3 | 122.857
B-19322 VIALE 26 | 190.5 | concreto 3500 psi | Torre 1 Pilote 63 | 2025-08-21 | 9/4/2025 12:00:00 AM | 14 | 24.5 | 27.9 | 114 |  | 22.167 | 3 | 113.878
B-19322 VIALE 26 | 190.5 | concreto 3500 psi | Torre 1 Pilote 63 | 2025-08-21 | 9/4/2025 12:00:00 AM | 14 | 24.5 | 16.5 | 67 |  | 22.167 | 3 | 67.347
B-19322 VIALE 26 | 190.5 | concreto 3500 psi | Torre 1 Pilote 63 | 2025-08-21 | 9/4/2025 12:00:00 AM | 14 | 24.5 | 22.1 | 90 |  | 22.167 | 3 | 90.204
B-19322 VIALE 26 | 196.85 | concreto 3500 psi | Torre 1 Pilote 41 | 2025-08-25 | 9/8/2025 12:00:00 AM | 14 | 24.5 | 28.7 | 117 |  | 29.967 | 3 | 117.143
B-19322 VIALE 26 | 196.85 | concreto 3500 psi | Torre 1 Pilote 41 | 2025-08-25 | 9/8/2025 12:00:00 AM | 14 | 24.5 | 31.1 | 127 |  | 29.967 | 3 | 126.939
B-19322 VIALE 26 | 215.9 | concreto 3500 psi | Torre 1 Pilote 64 | 2025-08-26 | 9/9/2025 12:00:00 AM | 14 | 24.5 | 17.4 | 71 |  | 20.067 | 3 | 71.02
B-19322 VIALE 26 | 215.9 | concreto 3500 psi | Torre 1 Pilote 64 | 2025-08-26 | 9/9/2025 12:00:00 AM | 14 | 24.5 | 21.6 | 88 |  | 20.067 | 3 | 88.163
B-19322 VIALE 26 | 215.9 | concreto 3500 psi | Torre 1 Pilote 64 | 2025-08-26 | 9/9/2025 12:00:00 AM | 14 | 24.5 | 21.2 | 87 |  | 20.067 | 3 | 86.531
B-19322 VIALE 26 | 203.2 | concreto 3500 psi | Torre 1 Pilote 38 | 2025-08-26 | 9/9/2025 12:00:00 AM | 14 | 24.5 | 20.7 | 84 |  | 22.567 | 3 | 84.49
B-19322 VIALE 26 | 203.2 | concreto 3500 psi | Torre 1 Pilote 38 | 2025-08-26 | 9/9/2025 12:00:00 AM | 14 | 24.5 | 24.6 | 100 |  | 22.567 | 3 | 100.408
B-19322 VIALE 26 | 203.2 | concreto 3500 psi | Torre 1 Pilote 38 | 2025-08-26 | 9/9/2025 12:00:00 AM | 14 | 24.5 | 22.4 | 92 |  | 22.567 | 3 | 91.429
B-19322 VIALE 26 | 215.9 | concreto 3500 psi | Torre grua Pilote A-1 | 2025-08-26 | 9/9/2025 12:00:00 AM | 14 | 24.5 | 24.1 | 98 |  | 22.367 | 3 | 98.367
B-19322 VIALE 26 | 215.9 | concreto 3500 psi | Torre 1 Pilote 77 | 2025-08-27 | 9/10/2025 12:00:00 AM | 14 | 24.5 | 19.7 | 80 |  | 19.933 | 3 | 80.408
B-19322 VIALE 26 | 215.9 | concreto 3500 psi | Torre 1 Pilote 77 | 2025-08-27 | 9/10/2025 12:00:00 AM | 14 | 24.5 | 18.8 | 77 |  | 19.933 | 3 | 76.735
B-19322 VIALE 26 | 215.9 | concreto 3500 psi | Torre 1 Pilote 77 | 2025-08-27 | 9/10/2025 12:00:00 AM | 14 | 24.5 | 21.3 | 87 |  | 19.933 | 3 | 86.939
B-19322 VIALE 26 | 222.25 | concreto 3500 psi | Torre 1 Pilote 86 | 2025-08-27 | 9/10/2025 12:00:00 AM | 14 | 24.5 | 21.6 | 88 |  | 22.533 | 3 | 88.163
B-19322 VIALE 26 | 222.25 | concreto 3500 psi | Torre 1 Pilote 86 | 2025-08-27 | 9/10/2025 12:00:00 AM | 14 | 24.5 | 22.5 | 92 |  | 22.533 | 3 | 91.837
B-19322 VIALE 26 | 222.25 | concreto 3500 psi | Torre 1 Pilote 86 | 2025-08-27 | 9/10/2025 12:00:00 AM | 14 | 24.5 | 23.5 | 96 |  | 22.533 | 3 | 95.918
B-19322 VIALE 26 | 222.25 | concreto 3500 psi | Torre 1 Pilote 88 | 2025-08-28 | 9/11/2025 12:00:00 AM | 14 | 24.5 | 20.3 | 83 |  | 20.7 | 3 | 82.857
B-19322 VIALE 26 | 222.25 | concreto 3500 psi | Torre 1 Pilote 88 | 2025-08-28 | 9/11/2025 12:00:00 AM | 14 | 24.5 | 21.4 | 87 |  | 20.7 | 3 | 87.347
B-19322 VIALE 26 | 222.25 | concreto 3500 psi | Torre 1 Pilote 88 | 2025-08-28 | 9/11/2025 12:00:00 AM | 14 | 24.5 | 20.4 | 83 |  | 20.7 | 3 | 83.265
B-19322 VIALE 26 | 184.15 | concreto 3500 psi | Torre grua Pilote C-1 | 2025-08-28 | 9/11/2025 12:00:00 AM | 14 | 24.5 | 28 | 114 |  | 27.067 | 3 | 114.286
B-19322 VIALE 26 | 184.15 | concreto 3500 psi | Torre grua Pilote C-1 | 2025-08-28 | 9/11/2025 12:00:00 AM | 14 | 24.5 | 26.5 | 108 |  | 27.067 | 3 | 108.163
B-19322 VIALE 26 | 184.15 | concreto 3500 psi | Torre grua Pilote C-1 | 2025-08-28 | 9/11/2025 12:00:00 AM | 14 | 24.5 | 26.7 | 109 |  | 27.067 | 3 | 108.98
B-19322 VIALE 26 | 203.2 | concreto 3500 psi | Torre 1 Pilote 34 | 2025-08-29 | 9/12/2025 12:00:00 AM | 14 | 24.5 | 21.8 | 89 |  | 23 | 3 | 88.98
B-19322 VIALE 26 | 203.2 | concreto 3500 psi | Torre 1 Pilote 34 | 2025-08-29 | 9/12/2025 12:00:00 AM | 14 | 24.5 | 22.7 | 93 |  | 23 | 3 | 92.653
B-19322 VIALE 26 | 203.2 | concreto 3500 psi | Torre 1 Pilote 34 | 2025-08-29 | 9/12/2025 12:00:00 AM | 14 | 24.5 | 24.5 | 100 |  | 23 | 3 | 100
B-19322 VIALE 26 | 228.6 | concreto 3500 psi | Torre 1 Pilote 35 | 2025-08-29 | 9/12/2025 12:00:00 AM | 14 | 24.5 | 24.7 | 101 |  | 25.1 | 3 | 100.816
B-19322 VIALE 26 | 228.6 | concreto 3500 psi | Torre 1 Pilote 35 | 2025-08-29 | 9/12/2025 12:00:00 AM | 14 | 24.5 | 26.6 | 108 |  | 25.1 | 3 | 108.571
B-19322 VIALE 26 | 228.6 | concreto 3500 psi | Torre 1 Pilote 35 | 2025-08-29 | 9/12/2025 12:00:00 AM | 14 | 24.5 | 24 | 98 |  | 25.1 | 3 | 97.959
B-19322 VIALE 26 | 215.9 | concreto 3500 psi | Torre 2 Pilote 53 (Adicional) | 2025-09-11 | 9/25/2025 12:00:00 AM | 14 | 24.5 | 25.3 | 103 |  | 24.6 | 3 | 103.265
B-19322 VIALE 26 | 215.9 | concreto 3500 psi | Torre 2 Pilote 53 (Adicional) | 2025-09-11 | 9/25/2025 12:00:00 AM | 14 | 24.5 | 24.1 | 98 |  | 24.6 | 3 | 98.367
B-19322 VIALE 26 | 215.9 | concreto 3500 psi | Torre 2 Pilote 53 (Adicional) | 2025-09-11 | 9/25/2025 12:00:00 AM | 14 | 24.5 | 24.4 | 99 |  | 24.6 | 3 | 99.592
B-19322 VIALE 26 | 215.9 | concreto 3500 psi | Torre 1 Pilote 37 | 2025-09-12 | 9/26/2025 12:00:00 AM | 14 | 24.5 | 28 | 114 |  | 27.7 | 3 | 114.286
B-19322 VIALE 26 | 215.9 | concreto 3500 psi | Torre 1 Pilote 37 | 2025-09-12 | 9/26/2025 12:00:00 AM | 14 | 24.5 | 23.9 | 97 |  | 27.7 | 3 | 97.551
B-19322 VIALE 26 | 215.9 | concreto 3500 psi | Torre 1 Pilote 37 | 2025-09-12 | 9/26/2025 12:00:00 AM | 14 | 24.5 | 31.2 | 127 |  | 27.7 | 3 | 127.347
B-19322 VIALE 26 | 203.2 | concreto 3500 psi | Torre 1 Pilote 83 | 2025-09-12 | 9/26/2025 12:00:00 AM | 14 | 24.5 | 28.6 | 117 |  | 37.367 | 3 | 116.735
B-19322 VIALE 26 | 203.2 | concreto 3500 psi | Torre 1 Pilote 83 | 2025-09-12 | 9/26/2025 12:00:00 AM | 14 | 24.5 | 31.4 | 128 |  | 37.367 | 3 | 128.163
B-19322 VIALE 26 | 203.2 | concreto 3500 psi | Torre 1 Pilote 83 | 2025-09-12 | 9/26/2025 12:00:00 AM | 14 | 24.5 | 52.1 | 213 |  | 37.367 | 3 | 212.653
B-19322 VIALE 26 | 196.85 | concreto 3500 psi | Torre 1 Pilote 05 | 2025-09-13 | 9/27/2025 12:00:00 AM | 14 | 24.5 | 20.9 | 85 |  | 20.533 | 3 | 85.306
B-19322 VIALE 26 | 196.85 | concreto 3500 psi | Torre 1 Pilote 05 | 2025-09-13 | 9/27/2025 12:00:00 AM | 14 | 24.5 | 18.8 | 77 |  | 20.533 | 3 | 76.735
B-19322 VIALE 26 | 196.85 | concreto 3500 psi | Torre 1 Pilote 05 | 2025-09-13 | 9/27/2025 12:00:00 AM | 14 | 24.5 | 21.9 | 89 |  | 20.533 | 3 | 89.388
B-19322 VIALE 26 | 215.9 | concreto 3500 psi | Torre 2 Pilote 30 (Adicional) | 2025-09-10 | 9/24/2025 12:00:00 AM | 14 | 24.5 | 19 | 77 |  | 19.3 | 3 | 77.551
B-19322 VIALE 26 | 215.9 | concreto 3500 psi | Torre 2 Pilote 30 (Adicional) | 2025-09-10 | 9/24/2025 12:00:00 AM | 14 | 24.5 | 18.4 | 75 |  | 19.3 | 3 | 75.102
B-19322 VIALE 26 | 215.9 | concreto 3500 psi | Torre 2 Pilote 30 (Adicional) | 2025-09-10 | 9/24/2025 12:00:00 AM | 14 | 24.5 | 20.5 | 84 |  | 19.3 | 3 | 83.673
B-19322 VIALE 26 | 196.85 | concreto 3500 psi | Torre 1 Pilote 16 | 2025-09-15 | 9/29/2025 12:00:00 AM | 14 | 24.5 | 30.9 | 126 |  | 27.767 | 3 | 126.122
B-19322 VIALE 26 | 196.85 | concreto 3500 psi | Torre 1 Pilote 16 | 2025-09-15 | 9/29/2025 12:00:00 AM | 14 | 24.5 | 26.2 | 107 |  | 27.767 | 3 | 106.939
B-19322 VIALE 26 | 196.85 | concreto 3500 psi | Torre 1 Pilote 16 | 2025-09-15 | 9/29/2025 12:00:00 AM | 14 | 24.5 | 26.2 | 107 |  | 27.767 | 3 | 106.939
B-19322 VIALE 26 | 203.2 | concreto 3500 psi | Torre 1 Pilote 36 | 2025-09-10 | 9/24/2025 12:00:00 AM | 14 | 24.5 | 23.2 | 95 |  | 24.233 | 3 | 94.694
B-19322 VIALE 26 | 203.2 | concreto 3500 psi | Torre 1 Pilote 36 | 2025-09-10 | 9/24/2025 12:00:00 AM | 14 | 24.5 | 26.2 | 107 |  | 24.233 | 3 | 106.939
B-19322 VIALE 26 | 203.2 | concreto 3500 psi | Torre 1 Pilote 36 | 2025-09-10 | 9/24/2025 12:00:00 AM | 14 | 24.5 | 23.3 | 95 |  | 24.233 | 3 | 95.102
B-19322 VIALE 26 | 215.9 | concreto 3000 psi | Torre 1 Pilote 19 | 2025-09-16 | 9/30/2025 12:00:00 AM | 14 | 24.5 | 23 | 94 |  | 21.867 | 3 | 93.878
B-19322 VIALE 26 | 215.9 | concreto 3000 psi | Torre 1 Pilote 19 | 2025-09-16 | 9/30/2025 12:00:00 AM | 14 | 24.5 | 21.7 | 88 |  | 21.867 | 3 | 88.571
B-19322 VIALE 26 | 215.9 | concreto 3000 psi | Torre 1 Pilote 19 | 2025-09-16 | 9/30/2025 12:00:00 AM | 14 | 24.5 | 20.9 | 85 |  | 21.867 | 3 | 85.306
B-19322 VIALE 26 | 215.9 | concreto 3500 psi | Torre 1 Pilote 27 | 2025-09-16 | 9/30/2025 12:00:00 AM | 14 | 24.5 | 25 | 102 |  | 24.6 | 3 | 102.041
B-19322 VIALE 26 | 215.9 | concreto 3500 psi | Torre 1 Pilote 27 | 2025-09-16 | 9/30/2025 12:00:00 AM | 14 | 24.5 | 24.9 | 102 |  | 24.6 | 3 | 101.633
B-19322 VIALE 26 | 215.9 | concreto 3500 psi | Torre 1 Pilote 27 | 2025-09-16 | 9/30/2025 12:00:00 AM | 14 | 24.5 | 23.9 | 98 |  | 24.6 | 3 | 97.551
B-19322 VIALE 26 | 215.9 | concreto 3500 psi | Torre 1 Pilote 26 | 2025-09-18 | 10/2/2025 12:00:00 AM | 14 | 24.5 | 13.8 | 56 |  | 14.767 | 3 | 56.327
B-19322 VIALE 26 | 215.9 | concreto 3500 psi | Torre 1 Pilote 26 | 2025-09-18 | 10/2/2025 12:00:00 AM | 14 | 24.5 | 14.7 | 60 |  | 14.767 | 3 | 60
B-19322 VIALE 26 | 215.9 | concreto 3500 psi | Torre 1 Pilote 26 | 2025-09-18 | 10/2/2025 12:00:00 AM | 14 | 24.5 | 15.8 | 64 |  | 14.767 | 3 | 64.49
B-19322 VIALE 26 | 203 | concreto 3500 psi | Torre 1 Pilote 95 | 2025-09-19 | 10/3/2025 12:00:00 AM | 14 | 24.5 | 27.1 | 111 |  | 26.1 | 3 | 110.612
B-19322 VIALE 26 | 203 | concreto 3500 psi | Torre 1 Pilote 95 | 2025-09-19 | 10/3/2025 12:00:00 AM | 14 | 24.5 | 27 | 110 |  | 26.1 | 3 | 110.204
B-19322 VIALE 26 | 203 | concreto 3500 psi | Torre 1 Pilote 95 | 2025-09-19 | 10/3/2025 12:00:00 AM | 14 | 24.5 | 24.2 | 99 |  | 26.1 | 3 | 98.776
B-19322 VIALE 26 | 209.55 | concreto 3500 psi | Torre grua Pilote A-2 | 2025-09-01 | 9/15/2025 12:00:00 AM | 14 | 24.5 | 30.1 | 123 |  | 30.033 | 3 | 122.857
B-19322 VIALE 26 | 209.55 | concreto 3500 psi | Torre grua Pilote A-2 | 2025-09-01 | 9/15/2025 12:00:00 AM | 14 | 24.5 | 29.6 | 121 |  | 30.033 | 3 | 120.816
B-19322 VIALE 26 | 209.55 | concreto 3500 psi | Torre grua Pilote A-2 | 2025-09-01 | 9/15/2025 12:00:00 AM | 14 | 24.5 | 30.4 | 124 |  | 30.033 | 3 | 124.082
B-19322 VIALE 26 | 228.6 | concreto 3000 psi | Torre 1 Pilote 39 | 2025-09-01 | 9/15/2025 12:00:00 AM | 14 | 24.5 | 21.8 | 89 |  | 22.233 | 3 | 88.98
B-19322 VIALE 26 | 228.6 | concreto 3000 psi | Torre 1 Pilote 39 | 2025-09-01 | 9/15/2025 12:00:00 AM | 14 | 24.5 | 21.8 | 89 |  | 22.233 | 3 | 88.98
B-19322 VIALE 26 | 228.6 | concreto 3000 psi | Torre 1 Pilote 39 | 2025-09-01 | 9/15/2025 12:00:00 AM | 14 | 24.5 | 23.1 | 94 |  | 22.233 | 3 | 94.286
B-19322 VIALE 26 | 190.5 | concreto 3500 psi | Torre 1 Pilote 24 | 2025-09-02 | 9/16/2025 12:00:00 AM | 14 | 24.5 | 18 | 74 |  | 19.367 | 3 | 73.469
B-19322 VIALE 26 | 190.5 | concreto 3500 psi | Torre 1 Pilote 24 | 2025-09-02 | 9/16/2025 12:00:00 AM | 14 | 24.5 | 18.7 | 76 |  | 19.367 | 3 | 76.327
B-19322 VIALE 26 | 190.5 | concreto 3500 psi | Torre 1 Pilote 24 | 2025-09-02 | 9/16/2025 12:00:00 AM | 14 | 24.5 | 21.4 | 87 |  | 19.367 | 3 | 87.347
B-19322 VIALE 26 | 222.25 | concreto 3500 psi | Torre 1 Pilote 34 | 2025-09-02 | 9/16/2025 12:00:00 AM | 14 | 24.5 | 17.3 | 71 |  | 18.833 | 3 | 70.612
B-19322 VIALE 26 | 222.25 | concreto 3500 psi | Torre 1 Pilote 34 | 2025-09-02 | 9/16/2025 12:00:00 AM | 14 | 24.5 | 17.6 | 72 |  | 18.833 | 3 | 71.837
B-19322 VIALE 26 | 222.25 | concreto 3500 psi | Torre 1 Pilote 34 | 2025-09-02 | 9/16/2025 12:00:00 AM | 14 | 24.5 | 21.6 | 88 |  | 18.833 | 3 | 88.163
B-19322 VIALE 26 | 203.2 | concreto 3500 psi | Torre grua Pilote B-1 | 2025-09-03 | 9/17/2025 12:00:00 AM | 14 | 24.5 | 24 | 98 |  | 24.233 | 3 | 97.959
B-19322 VIALE 26 | 203.2 | concreto 3500 psi | Torre grua Pilote B-1 | 2025-09-03 | 9/17/2025 12:00:00 AM | 14 | 24.5 | 23 | 94 |  | 24.233 | 3 | 93.878
B-19322 VIALE 26 | 203.2 | concreto 3500 psi | Torre grua Pilote B-1 | 2025-09-03 | 9/17/2025 12:00:00 AM | 14 | 24.5 | 25.7 | 105 |  | 24.233 | 3 | 104.898
B-19322 VIALE 26 | 222.25 | concreto 3500 psi | Torre 1 Pilote 40 | 2025-09-03 | 9/17/2025 12:00:00 AM | 14 | 24.5 | 22 | 90 |  | 20.167 | 3 | 89.796
B-19322 VIALE 26 | 222.25 | concreto 3500 psi | Torre 1 Pilote 40 | 2025-09-03 | 9/17/2025 12:00:00 AM | 14 | 24.5 | 19.2 | 78 |  | 20.167 | 3 | 78.367
B-19322 VIALE 26 | 222.25 | concreto 3500 psi | Torre 1 Pilote 40 | 2025-09-03 | 9/17/2025 12:00:00 AM | 14 | 24.5 | 19.3 | 79 |  | 20.167 | 3 | 78.776
B-19322 VIALE 26 | 234.95 | concreto 3500 psi | Torre 1 Pilote 32 | 2025-09-04 | 9/18/2025 12:00:00 AM | 14 | 24.5 | 15.3 | 62 |  | 14.567 | 3 | 62.449
B-19322 VIALE 26 | 234.95 | concreto 3500 psi | Torre 1 Pilote 32 | 2025-09-04 | 9/18/2025 12:00:00 AM | 14 | 24.5 | 13.3 | 54 |  | 14.567 | 3 | 54.286
B-19322 VIALE 26 | 234.95 | concreto 3500 psi | Torre 1 Pilote 32 | 2025-09-04 | 9/18/2025 12:00:00 AM | 14 | 24.5 | 15.1 | 62 |  | 14.567 | 3 | 61.633
B-19322 VIALE 26 | 209.55 | concreto 3000 psi | Torre 1 Pilote 85 | 2025-09-04 | 9/18/2025 12:00:00 AM | 14 | 24.5 | 18 | 73 |  | 17.733 | 3 | 73.469
B-19322 VIALE 26 | 209.55 | concreto 3000 psi | Torre 1 Pilote 85 | 2025-09-04 | 9/18/2025 12:00:00 AM | 14 | 24.5 | 17.8 | 73 |  | 17.733 | 3 | 72.653
B-19322 VIALE 26 | 209.55 | concreto 3000 psi | Torre 1 Pilote 85 | 2025-09-04 | 9/18/2025 12:00:00 AM | 14 | 24.5 | 17.4 | 71 |  | 17.733 | 3 | 71.02
B-19322 VIALE 26 | 196.85 | concreto 3500 psi | Torre 1 Pilote 87 | 2025-09-05 | 9/19/2025 12:00:00 AM | 14 | 24.5 | 20.5 | 84 |  | 20.5 | 3 | 83.673
B-19322 VIALE 26 | 196.85 | concreto 3500 psi | Torre 1 Pilote 87 | 2025-09-05 | 9/19/2025 12:00:00 AM | 14 | 24.5 | 19.9 | 81 |  | 20.5 | 3 | 81.224
B-19322 VIALE 26 | 196.85 | concreto 3500 psi | Torre 1 Pilote 87 | 2025-09-05 | 9/19/2025 12:00:00 AM | 14 | 24.5 | 21.1 | 86 |  | 20.5 | 3 | 86.122
B-19322 VIALE 26 | 215.9 | concreto 3500 psi | Torre 1 Pilote 15 | 2025-09-08 | 9/22/2025 12:00:00 AM | 14 | 24.5 | 15.6 | 64 |  | 15.6 | 3 | 63.673
B-19322 VIALE 26 | 215.9 | concreto 3500 psi | Torre 1 Pilote 15 | 2025-09-08 | 9/22/2025 12:00:00 AM | 14 | 24.5 | 16 | 65 |  | 15.6 | 3 | 65.306
B-19322 VIALE 26 | 215.9 | concreto 3500 psi | Torre 1 Pilote 15 | 2025-09-08 | 9/22/2025 12:00:00 AM | 14 | 24.5 | 15.2 | 62 |  | 15.6 | 3 | 62.041
B-19322 VIALE 26 | 215.9 | concreto 3500 psi | Torre 1 Pilote 25 | 2025-09-08 | 9/22/2025 12:00:00 AM | 14 | 24.5 | 26.2 | 107 |  | 25.467 | 3 | 106.939
B-19322 VIALE 26 | 215.9 | concreto 3500 psi | Torre 1 Pilote 25 | 2025-09-08 | 9/22/2025 12:00:00 AM | 14 | 24.5 | 26.9 | 110 |  | 25.467 | 3 | 109.796
B-19322 VIALE 26 | 215.9 | concreto 3500 psi | Torre 1 Pilote 25 | 2025-09-08 | 9/22/2025 12:00:00 AM | 14 | 24.5 | 23.3 | 95 |  | 25.467 | 3 | 95.102
B-19322 VIALE 26 | 228.6 | concreto 3000 psi | Torre 2 Pilote 60 (Adicional) | 2025-09-11 | 9/25/2025 12:00:00 AM | 14 | 24.5 | 24.4 | 100 |  | 24.3 | 3 | 99.592
B-19322 VIALE 26 | 228.6 | concreto 3000 psi | Torre 2 Pilote 60 (Adicional) | 2025-09-11 | 9/25/2025 12:00:00 AM | 14 | 24.5 | 23.8 | 97 |  | 24.3 | 3 | 97.143
B-19322 VIALE 26 | 228.6 | concreto 3000 psi | Torre 2 Pilote 60 (Adicional) | 2025-09-11 | 9/25/2025 12:00:00 AM | 14 | 24.5 | 24.7 | 101 |  | 24.3 | 3 | 100.816
B-19322 VIALE 26 | 203 | concreto 3500 psi | Torre 1 Pilote 17 | 2025-09-24 | 10/8/2025 12:00:00 AM | 14 | 24.5 | 26.6 | 109 |  | 23.533 | 3 | 108.571
B-19322 VIALE 26 | 203 | concreto 3500 psi | Torre 1 Pilote 17 | 2025-09-24 | 10/8/2025 12:00:00 AM | 14 | 24.5 | 24.2 | 99 |  | 23.533 | 3 | 98.776
B-19322 VIALE 26 | 203 | concreto 3500 psi | Torre 1 Pilote 17 | 2025-09-24 | 10/8/2025 12:00:00 AM | 14 | 24.5 | 19.8 | 81 |  | 23.533 | 3 | 80.816
B-19322 VIALE 26 | 228 | concreto 3500 psi | Torre 1 Pilote 18 | 2025-09-22 | 10/6/2025 12:00:00 AM | 14 | 24.5 | 18.1 | 74 |  | 21.567 | 3 | 73.878
B-19322 VIALE 26 | 228 | concreto 3500 psi | Torre 1 Pilote 18 | 2025-09-22 | 10/6/2025 12:00:00 AM | 14 | 24.5 | 24.5 | 100 |  | 21.567 | 3 | 100
B-19322 VIALE 26 | 228 | concreto 3500 psi | Torre 1 Pilote 18 | 2025-09-22 | 10/6/2025 12:00:00 AM | 14 | 24.5 | 22.1 | 90 |  | 21.567 | 3 | 90.204
B-19322 VIALE 26 | 228 | concreto 3500 psi | Torre 1 Pilote 94 | 2025-09-25 | 10/9/2025 12:00:00 AM | 14 | 24.5 | 22.4 | 91 |  | 22.133 | 3 | 91.429
B-19322 VIALE 26 | 228 | concreto 3500 psi | Torre 1 Pilote 94 | 2025-09-25 | 10/9/2025 12:00:00 AM | 14 | 24.5 | 21.4 | 87 |  | 22.133 | 3 | 87.347
B-19322 VIALE 26 | 228 | concreto 3500 psi | Torre 1 Pilote 94 | 2025-09-25 | 10/9/2025 12:00:00 AM | 14 | 24.5 | 22.6 | 92 |  | 22.133 | 3 | 92.245
B-19322 VIALE 26 | 228.6 | concreto 3500 psi | Torre 1 Pilote 04 | 2025-09-27 | 10/11/2025 12:00:00 AM | 14 | 24.5 | 24.3 | 99 |  | 23.8 | 3 | 99.184
B-19322 VIALE 26 | 228.6 | concreto 3500 psi | Torre 1 Pilote 04 | 2025-09-27 | 10/11/2025 12:00:00 AM | 14 | 24.5 | 23.8 | 97 |  | 23.8 | 3 | 97.143
B-19322 VIALE 26 | 228.6 | concreto 3500 psi | Torre 1 Pilote 04 | 2025-09-27 | 10/11/2025 12:00:00 AM | 14 | 24.5 | 23.3 | 95 |  | 23.8 | 3 | 95.102
B-19322 VIALE 26 | 228.6 | concreto 3500 psi | Torre 2 Pilote 74 (Adicional) | 2025-09-29 | 10/13/2025 12:00:00 AM | 14 | 24.5 | 16.2 | 66 |  | 16.2 | 3 | 66.122
B-19322 VIALE 26 | 228.6 | concreto 3500 psi | Torre 2 Pilote 74 (Adicional) | 2025-09-29 | 10/13/2025 12:00:00 AM | 14 | 24.5 | 15.9 | 65 |  | 16.2 | 3 | 64.898
B-19322 VIALE 26 | 228.6 | concreto 3500 psi | Torre 2 Pilote 74 (Adicional) | 2025-09-29 | 10/13/2025 12:00:00 AM | 14 | 24.5 | 16.5 | 67 |  | 16.2 | 3 | 67.347
B-19322 VIALE 26 | 215.9 | concreto 3500 psi | Torre 2 Pilote 39 (Adicional) | 2025-10-01 | 10/15/2025 12:00:00 AM | 14 | 24.5 | 17.5 | 71 |  | 17.9 | 3 | 71.429
B-19322 VIALE 26 | 215.9 | concreto 3500 psi | Torre 2 Pilote 39 (Adicional) | 2025-10-01 | 10/15/2025 12:00:00 AM | 14 | 24.5 | 16.6 | 68 |  | 17.9 | 3 | 67.755
B-19322 VIALE 26 | 215.9 | concreto 3500 psi | Torre 2 Pilote 39 (Adicional) | 2025-10-01 | 10/15/2025 12:00:00 AM | 14 | 24.5 | 19.6 | 80 |  | 17.9 | 3 | 80
B-19322 VIALE 26 | 215.9 | concreto 3500 psi | Torre 1 Pilote 47 (adicinal) | 2025-10-16 | 10/30/2025 12:00:00 AM | 14 | 24.5 | 24.6 | 100 |  | 23.933 | 3 | 100.408
B-19322 VIALE 26 | 215.9 | concreto 3500 psi | Torre 1 Pilote 47 (adicinal) | 2025-10-16 | 10/30/2025 12:00:00 AM | 14 | 24.5 | 23.6 | 96 |  | 23.933 | 3 | 96.327
B-19322 VIALE 26 | 215.9 | concreto 3500 psi | Torre 1 Pilote 47 (adicinal) | 2025-10-16 | 10/30/2025 12:00:00 AM | 14 | 24.5 | 23.6 | 96 |  | 23.933 | 3 | 96.327
B-19322 VIALE 26 | 209.55 | concreto 3500 psi | Torre 1 Pilote 21 (Adiciona) | 2025-10-17 | 10/31/2025 12:00:00 AM | 14 | 24.5 | 22.8 | 93 |  | 25.5 | 3 | 93.061
B-19322 VIALE 26 | 209.55 | concreto 3500 psi | Torre 1 Pilote 21 (Adiciona) | 2025-10-17 | 10/31/2025 12:00:00 AM | 14 | 24.5 | 24.4 | 100 |  | 25.5 | 3 | 99.592
B-19322 VIALE 26 | 209.55 | concreto 3500 psi | Torre 1 Pilote 21 (Adiciona) | 2025-10-17 | 10/31/2025 12:00:00 AM | 14 | 24.5 | 29.3 | 120 |  | 25.5 | 3 | 119.592
B-19322 VIALE 26 | 254 | Concreto tremie 3500 PSI | Torre 1 Pilote 36 (adicinal) | 2025-10-21 | 11/4/2025 12:00:00 AM | 14 | 24.5 | 22.6 | 92 |  | 23.233 | 3 | 92.245
B-19322 VIALE 26 | 254 | Concreto tremie 3500 PSI | Torre 1 Pilote 36 (adicinal) | 2025-10-21 | 11/4/2025 12:00:00 AM | 14 | 24.5 | 24.6 | 100 |  | 23.233 | 3 | 100.408
B-19322 VIALE 26 | 254 | Concreto tremie 3500 PSI | Torre 1 Pilote 36 (adicinal) | 2025-10-21 | 11/4/2025 12:00:00 AM | 14 | 24.5 | 22.5 | 92 |  | 23.233 | 3 | 91.837
B-19322 VIALE 26 | 184 | Concreto tremie 3500 PSI | Torre 1 Pilote 2 (adicinal) | 2025-10-22 | 11/5/2025 12:00:00 AM | 14 | 24.5 | 25.3 | 103 |  | 24.833 | 3 | 103.265
B-19322 VIALE 26 | 184 | Concreto tremie 3500 PSI | Torre 1 Pilote 2 (adicinal) | 2025-10-22 | 11/5/2025 12:00:00 AM | 14 | 24.5 | 22.6 | 92 |  | 24.833 | 3 | 92.245
B-19322 VIALE 26 | 184 | Concreto tremie 3500 PSI | Torre 1 Pilote 2 (adicinal) | 2025-10-22 | 11/5/2025 12:00:00 AM | 14 | 24.5 | 26.6 | 109 |  | 24.833 | 3 | 108.571
B-19322 VIALE 26 | 203 | Concreto tremie 3500 PSI | Torre 1 Pilote 15 (adicinal) | 2025-10-23 | 11/6/2025 12:00:00 AM | 14 | 24.5 | 30.4 | 124 |  | 30.367 | 3 | 124.082
B-19322 VIALE 26 | 203 | Concreto tremie 3500 PSI | Torre 1 Pilote 15 (adicinal) | 2025-10-23 | 11/6/2025 12:00:00 AM | 14 | 24.5 | 30.5 | 124 |  | 30.367 | 3 | 124.49
B-19322 VIALE 26 | 203 | Concreto tremie 3500 PSI | Torre 1 Pilote 15 (adicinal) | 2025-10-23 | 11/6/2025 12:00:00 AM | 14 | 24.5 | 30.2 | 123 |  | 30.367 | 3 | 123.265
B-19322 VIALE 26 | 222 | Concreto tremie 3500 PSI | Torre 1 Pilote 3 (adicinal) | 2025-10-23 | 11/6/2025 12:00:00 AM | 14 | 24.5 | 19.2 | 78 |  | 19.967 | 3 | 78.367
B-19322 VIALE 26 | 222 | Concreto tremie 3500 PSI | Torre 1 Pilote 3 (adicinal) | 2025-10-23 | 11/6/2025 12:00:00 AM | 14 | 24.5 | 21.4 | 87 |  | 19.967 | 3 | 87.347
B-19322 VIALE 26 | 222 | Concreto tremie 3500 PSI | Torre 1 Pilote 3 (adicinal) | 2025-10-23 | 11/6/2025 12:00:00 AM | 14 | 24.5 | 19.3 | 79 |  | 19.967 | 3 | 78.776
B-19322 VIALE 26 | 158.75 | concreto 3000 psi | Tapa tanque suministro | 2025-07-24 | 8/7/2025 12:00:00 AM | 14 | 21 | 35.7 | 170 |  | 39.1 | 3 | 170
B-19322 VIALE 26 | 158.75 | concreto 3000 psi | Tapa tanque suministro | 2025-07-24 | 8/7/2025 12:00:00 AM | 14 | 21 | 41.5 | 197 |  | 39.1 | 3 | 197.619
B-19322 VIALE 26 | 158.75 | concreto 3000 psi | Tapa tanque suministro | 2025-07-24 | 8/7/2025 12:00:00 AM | 14 | 21 | 40.1 | 191 |  | 39.1 | 3 | 190.952
B-19322 VIALE 26 | 165.1 | concreto 3000 psi | Tapa cubierta tanque potable | 2025-07-10 | 7/24/2025 12:00:00 AM | 14 | 21 | 51 | 243 |  | 47.167 | 3 | 242.857
B-19322 VIALE 26 | 165.1 | concreto 3000 psi | Tapa cubierta tanque potable | 2025-07-10 | 7/24/2025 12:00:00 AM | 14 | 21 | 46.4 | 221 |  | 47.167 | 3 | 220.952
B-19322 VIALE 26 | 165.1 | concreto 3000 psi | Tapa cubierta tanque potable | 2025-07-10 | 7/24/2025 12:00:00 AM | 14 | 21 | 44.1 | 210 |  | 47.167 | 3 | 210
B-19322 VIALE 26 | 127 | concreto 3000 psi | Dado torregrua | 2025-09-29 | 10/13/2025 12:00:00 AM | 14 | 21 | 20.8 | 99 |  | 23.367 | 3 | 99.048
B-19322 VIALE 26 | 127 | concreto 3000 psi | Dado torregrua | 2025-09-29 | 10/13/2025 12:00:00 AM | 14 | 21 | 24.4 | 116 |  | 23.367 | 3 | 116.19
B-19322 VIALE 26 | 127 | concreto 3000 psi | Dado torregrua | 2025-09-29 | 10/13/2025 12:00:00 AM | 14 | 21 | 24.9 | 119 |  | 23.367 | 3 | 118.571
B-19322 VIALE 26 | 177.8 | concreto 3000 psi | VC-21 (F-J), VC-05 (1-3), VC-22 (D-F) | 2025-10-08 | 10/22/2025 12:00:00 AM | 14 | 21 | 18.9 | 90 |  | 16.6 | 3 | 90
B-19322 VIALE 26 | 177.8 | concreto 3000 psi | VC-21 (F-J), VC-05 (1-3), VC-22 (D-F) | 2025-10-08 | 10/22/2025 12:00:00 AM | 14 | 21 | 18 | 86 |  | 16.6 | 3 | 85.714
B-19322 VIALE 26 | 177.8 | concreto 3000 psi | VC-21 (F-J), VC-05 (1-3), VC-22 (D-F) | 2025-10-08 | 10/22/2025 12:00:00 AM | 14 | 21 | 12.9 | 61 |  | 16.6 | 3 | 61.429
B-19322 VIALE 26 | 190.5 | concreto 3000 psi | VC-20 (A-B), VC-23 (B-D), VC-01 (2-4), VC-24 y VC-26 (F-J), VC-14 (1-2), VC-15 (2-3) | 2025-10-08 | 10/22/2025 12:00:00 AM | 14 | 21 | 12.7 | 60 |  | 13.967 | 3 | 60.476
B-19322 VIALE 26 | 190.5 | concreto 3000 psi | VC-20 (A-B), VC-23 (B-D), VC-01 (2-4), VC-24 y VC-26 (F-J), VC-14 (1-2), VC-15 (2-3) | 2025-10-08 | 10/22/2025 12:00:00 AM | 14 | 21 | 12.2 | 58 |  | 13.967 | 3 | 58.095
B-19322 VIALE 26 | 190.5 | concreto 3000 psi | VC-20 (A-B), VC-23 (B-D), VC-01 (2-4), VC-24 y VC-26 (F-J), VC-14 (1-2), VC-15 (2-3) | 2025-10-08 | 10/22/2025 12:00:00 AM | 14 | 21 | 17 | 81 |  | 13.967 | 3 | 80.952
B-19322 VIALE 26 | 184.15 | concreto 3000 psi | VC-24 (eje 7 entre J-H) | 2025-10-16 | 10/30/2025 12:00:00 AM | 14 | 21 | 16.5 | 78 |  | 16.267 | 3 | 78.571
B-19322 VIALE 26 | 184.15 | concreto 3000 psi | VC-24 (eje 7 entre J-H) | 2025-10-16 | 10/30/2025 12:00:00 AM | 14 | 21 | 16 | 76 |  | 16.267 | 3 | 76.19
B-19322 VIALE 26 | 184.15 | concreto 3000 psi | VC-24 (eje 7 entre J-H) | 2025-10-16 | 10/30/2025 12:00:00 AM | 14 | 21 | 16.3 | 78 |  | 16.267 | 3 | 77.619
B-19322 VIALE 26 | 165.1 | concreto 3000 psi | VC-26 (A-D) | 2025-10-16 | 10/30/2025 12:00:00 AM | 14 | 21 | 19.3 | 92 |  | 18.567 | 3 | 91.905
B-19322 VIALE 26 | 165.1 | concreto 3000 psi | VC-26 (A-D) | 2025-10-16 | 10/30/2025 12:00:00 AM | 14 | 21 | 18.2 | 87 |  | 18.567 | 3 | 86.667
B-19322 VIALE 26 | 165.1 | concreto 3000 psi | VC-26 (A-D) | 2025-10-16 | 10/30/2025 12:00:00 AM | 14 | 21 | 18.2 | 87 |  | 18.567 | 3 | 86.667
B-19322 VIALE 26 | 165.1 | concreto 3000 psi | Torre 1 (cim. fosos ascensores) | 2025-10-18 | 11/1/2025 12:00:00 AM | 14 | 21 | 35.5 | 169 |  | 34.367 | 3 | 169.048
B-19322 VIALE 26 | 165.1 | concreto 3000 psi | Torre 1 (cim. fosos ascensores) | 2025-10-18 | 11/1/2025 12:00:00 AM | 14 | 21 | 35.5 | 169 |  | 34.367 | 3 | 169.048
B-19322 VIALE 26 | 165.1 | concreto 3000 psi | Torre 1 (cim. fosos ascensores) | 2025-10-18 | 11/1/2025 12:00:00 AM | 14 | 21 | 32.1 | 153 |  | 34.367 | 3 | 152.857
B-19322 VIALE 26 | 140 | Concreto bombeable 3000 PSI | V.C Torre 2 Eje 12 entrre A y C | 2025-10-23 | 11/6/2025 12:00:00 AM | 14 | 21 | 23.3 | 111 |  | 22.433 | 3 | 110.952
B-19322 VIALE 26 | 140 | Concreto bombeable 3000 PSI | V.C Torre 2 Eje 12 entrre A y C | 2025-10-23 | 11/6/2025 12:00:00 AM | 14 | 21 | 21.6 | 103 |  | 22.433 | 3 | 102.857
B-19322 VIALE 26 | 140 | Concreto bombeable 3000 PSI | V.C Torre 2 Eje 12 entrre A y C | 2025-10-23 | 11/6/2025 12:00:00 AM | 14 | 21 | 22.4 | 106 |  | 22.433 | 3 | 106.667
B-19322 VIALE 26 | 178 | Concreto bombeable 3000 PSI | V.C Torre 2 Eje 10 entrre H y J | 2025-10-23 | 11/6/2025 12:00:00 AM | 14 | 21 | 19 | 91 |  | 18.8 | 3 | 90.476
B-19322 VIALE 26 | 178 | Concreto bombeable 3000 PSI | V.C Torre 2 Eje 10 entrre H y J | 2025-10-23 | 11/6/2025 12:00:00 AM | 14 | 21 | 18.6 | 88 |  | 18.8 | 3 | 88.571
B-19322 VIALE 26 | 178 | Concreto bombeable 3000 PSI | V.C Torre 2 Eje 10 entrre H y J | 2025-10-23 | 11/6/2025 12:00:00 AM | 14 | 21 | 18.8 | 89 |  | 18.8 | 3 | 89.524
B-19322 VIALE 26 | 190.5 | concreto 3000 psi | PLACA CONTRAPISO EJE 6 A 9 ENTRE A-D | 2025-11-01 | 11/15/2025 12:00:00 AM | 14 | 21 | 15 | 72 | PLACA | 21.3 | 3 | 71.429
B-19322 VIALE 26 | 190.5 | concreto 3000 psi | PLACA CONTRAPISO EJE 6 A 9 ENTRE A-D | 2025-11-01 | 11/15/2025 12:00:00 AM | 14 | 21 | 25.1 | 120 | PLACA | 21.3 | 3 | 119.524
B-19322 VIALE 26 | 190.5 | concreto 3000 psi | PLACA CONTRAPISO EJE 6 A 9 ENTRE A-D | 2025-11-01 | 11/15/2025 12:00:00 AM | 14 | 21 | 23.8 | 113 | PLACA | 21.3 | 3 | 113.333
B-19322 VIALE 26 | 177.8 | 3000 PSI | PLACA CIMENTACION EJE 11 AL 13 ENTRE A Y D | 2025-11-07 | 11/21/2025 12:00:00 AM | 14 | 21 | 19 | 91 | PLACA | 22.333 | 3 | 90.476
B-19322 VIALE 26 | 177.8 | 3000 PSI | PLACA CIMENTACION EJE 11 AL 13 ENTRE A Y D | 2025-11-07 | 11/21/2025 12:00:00 AM | 14 | 21 | 24.4 | 116 | PLACA | 22.333 | 3 | 116.19
B-19322 VIALE 26 | 177.8 | 3000 PSI | PLACA CIMENTACION EJE 11 AL 13 ENTRE A Y D | 2025-11-07 | 11/21/2025 12:00:00 AM | 14 | 21 | 23.6 | 112 | PLACA | 22.333 | 3 | 112.381
B-19322 VIALE 26 | 203.2 | 3000 PSI | VIGA CIMENTACION T1 EJE 12 ENTRE A Y D VC 17, VC 11 | 2025-11-08 | 11/22/2025 12:00:00 AM | 14 | 21 | 19.9 | 95 |  | 20 | 3 | 94.762
B-19322 VIALE 26 | 203.2 | 3000 PSI | VIGA CIMENTACION T1 EJE 12 ENTRE A Y D VC 17, VC 11 | 2025-11-08 | 11/22/2025 12:00:00 AM | 14 | 21 | 20.1 | 96 |  | 20 | 3 | 95.714
B-19322 VIALE 26 | 203.2 | 3000 PSI | VIGA CIMENTACION T1 EJE 12 ENTRE A Y D VC 17, VC 11 | 2025-11-08 | 11/22/2025 12:00:00 AM | 14 | 21 | 20 | 95 |  | 20 | 3 | 95.238
B-19322 VIALE 26 | 177.8 | 3000 PSI | VIGA CIMENTACION T1 EJE 12 ENTRE I Y J VC 17, VC 01 | 2025-11-08 | 11/22/2025 12:00:00 AM | 14 | 21 | 21.5 | 102 |  | 21.8 | 3 | 102.381
B-19322 VIALE 26 | 177.8 | 3000 PSI | VIGA CIMENTACION T1 EJE 12 ENTRE I Y J VC 17, VC 01 | 2025-11-08 | 11/22/2025 12:00:00 AM | 14 | 21 | 21.5 | 102 |  | 21.8 | 3 | 102.381
B-19322 VIALE 26 | 177.8 | 3000 PSI | VIGA CIMENTACION T1 EJE 12 ENTRE I Y J VC 17, VC 01 | 2025-11-08 | 11/22/2025 12:00:00 AM | 14 | 21 | 22.4 | 107 |  | 21.8 | 3 | 106.667
B-19322 VIALE 26 | 165.1 | concreto 3000 psi | EJE 13 ENTRE C-H, VC-24, VC-10, VC-04 | 2025-10-29 | 11/12/2025 12:00:00 AM | 14 | 21 | 11.8 | 56 |  | 16.133 | 3 | 56.19
B-19322 VIALE 26 | 165.1 | concreto 3000 psi | EJE 13 ENTRE C-H, VC-24, VC-10, VC-04 | 2025-10-29 | 11/12/2025 12:00:00 AM | 14 | 21 | 18.7 | 89 |  | 16.133 | 3 | 89.048
B-19322 VIALE 26 | 165.1 | concreto 3000 psi | EJE 13 ENTRE C-H, VC-24, VC-10, VC-04 | 2025-10-29 | 11/12/2025 12:00:00 AM | 14 | 21 | 17.9 | 85 |  | 16.133 | 3 | 85.238
B-19322 VIALE 26 | 171.45 | concreto 3000 psi | PLACA CONTRAPISO EJE 1 A 5 ENTRE A-J | 2025-10-29 | 11/12/2025 12:00:00 AM | 14 | 21 | 19.8 | 94 | PLACA | 20.1 | 3 | 94.286
B-19322 VIALE 26 | 171.45 | concreto 3000 psi | PLACA CONTRAPISO EJE 1 A 5 ENTRE A-J | 2025-10-29 | 11/12/2025 12:00:00 AM | 14 | 21 | 20.1 | 96 | PLACA | 20.1 | 3 | 95.714
B-19322 VIALE 26 | 171.45 | concreto 3000 psi | PLACA CONTRAPISO EJE 1 A 5 ENTRE A-J | 2025-10-29 | 11/12/2025 12:00:00 AM | 14 | 21 | 20.4 | 97 | PLACA | 20.1 | 3 | 97.143
B-19322 VIALE 26 | 190.5 | 3000 PSI | PLCA CIMENTACION T1 EJE 15 AL 12 ENTRE A Y J | 2025-11-19 | 12/3/2025 12:00:00 AM | 14 | 21 | 18.9 | 90 |  | 18.433 | 3 | 90
B-19322 VIALE 26 | 190.5 | 3000 PSI | PLCA CIMENTACION T1 EJE 15 AL 12 ENTRE A Y J | 2025-11-19 | 12/3/2025 12:00:00 AM | 14 | 21 | 18.1 | 86 |  | 18.433 | 3 | 86.19
B-19322 VIALE 26 | 190.5 | 3000 PSI | PLCA CIMENTACION T1 EJE 15 AL 12 ENTRE A Y J | 2025-11-19 | 12/3/2025 12:00:00 AM | 14 | 21 | 18.3 | 87 |  | 18.433 | 3 | 87.143
B-19322 VIALE 26 | 177.8 | 3000 PSI | VIGAS CIMENTACION T1 EJES 07 ENTRE A y E VC 16, VC 04 | 2025-11-20 | 12/4/2025 12:00:00 AM | 14 | 21 | 20.4 | 97 |  | 18.7 | 3 | 97.143
B-19322 VIALE 26 | 177.8 | 3000 PSI | VIGAS CIMENTACION T1 EJES 07 ENTRE A y E VC 16, VC 04 | 2025-11-20 | 12/4/2025 12:00:00 AM | 14 | 21 | 18.8 | 90 |  | 18.7 | 3 | 89.524
B-19322 VIALE 26 | 177.8 | 3000 PSI | VIGAS CIMENTACION T1 EJES 07 ENTRE A y E VC 16, VC 04 | 2025-11-20 | 12/4/2025 12:00:00 AM | 14 | 21 | 16.9 | 80 |  | 18.7 | 3 | 80.476
B-19322 VIALE 26 | 152.4 | 3000 PSI | VIGAS CIMENTACION T1 EJE 05 ENTRE J y F V16, VC 04 | 2025-11-20 | 12/4/2025 12:00:00 AM | 14 | 21 | 22.7 | 108 |  | 21.667 | 3 | 108.095
B-19322 VIALE 26 | 152.4 | 3000 PSI | VIGAS CIMENTACION T1 EJE 05 ENTRE J y F V16, VC 04 | 2025-11-20 | 12/4/2025 12:00:00 AM | 14 | 21 | 19.4 | 92 |  | 21.667 | 3 | 92.381
B-19322 VIALE 26 | 152.4 | 3000 PSI | VIGAS CIMENTACION T1 EJE 05 ENTRE J y F V16, VC 04 | 2025-11-20 | 12/4/2025 12:00:00 AM | 14 | 21 | 22.9 | 109 |  | 21.667 | 3 | 109.048
B-19322 VIALE 26 | 177.8 | 3000 PSI | PLACA PISO | 2025-11-19 | 12/3/2025 12:00:00 AM | 14 | 21 | 19.4 | 93 | PLACA | 23.167 | 3 | 92.381
B-19322 VIALE 26 | 177.8 | 3000 PSI | PLACA PISO | 2025-11-19 | 12/3/2025 12:00:00 AM | 14 | 21 | 28.9 | 138 | PLACA | 23.167 | 3 | 137.619
B-19322 VIALE 26 | 177.8 | 3000 PSI | PLACA PISO | 2025-11-19 | 12/3/2025 12:00:00 AM | 14 | 21 | 21.2 | 101 | PLACA | 23.167 | 3 | 100.952
B-19322 VIALE 26 | 152.4 | 3000 PSI | PLACA PISO 2 EJE 12 y 15 ENTRE A y J | 2025-11-21 | 12/5/2025 12:00:00 AM | 14 | 21 | 25.6 | 122 | PLACA | 29 | 3 | 121.905
B-19322 VIALE 26 | 152.4 | 3000 PSI | PLACA PISO 2 EJE 12 y 15 ENTRE A y J | 2025-11-21 | 12/5/2025 12:00:00 AM | 14 | 21 | 38 | 181 | PLACA | 29 | 3 | 180.952
B-19322 VIALE 26 | 152.4 | 3000 PSI | PLACA PISO 2 EJE 12 y 15 ENTRE A y J | 2025-11-21 | 12/5/2025 12:00:00 AM | 14 | 21 | 23.4 | 111 | PLACA | 29 | 3 | 111.429
B-19322 VIALE 26 | 177.8 | 3000 PSI | PLACA CIMENTACION EJE 12 AL 11 ENTRE A y J | 2025-11-24 | 12/8/2025 12:00:00 AM | 14 | 21 | 19.7 | 94 | PLACA | 18.733 | 3 | 93.81
B-19322 VIALE 26 | 177.8 | 3000 PSI | PLACA CIMENTACION EJE 12 AL 11 ENTRE A y J | 2025-11-24 | 12/8/2025 12:00:00 AM | 14 | 21 | 18.7 | 89 | PLACA | 18.733 | 3 | 89.048
B-19322 VIALE 26 | 177.8 | 3000 PSI | PLACA CIMENTACION EJE 12 AL 11 ENTRE A y J | 2025-11-24 | 12/8/2025 12:00:00 AM | 14 | 21 | 17.8 | 85 | PLACA | 18.733 | 3 | 84.762
B-19322 VIALE 26 | 152.4 | 3000 PSI | PLA PISO 2 EJE 12 AL 10 ENTRE A y J | 2025-11-25 | 12/9/2025 12:00:00 AM | 14 | 21 | 22.4 | 107 |  | 20.667 | 3 | 106.667
B-19322 VIALE 26 | 152.4 | 3000 PSI | PLA PISO 2 EJE 12 AL 10 ENTRE A y J | 2025-11-25 | 12/9/2025 12:00:00 AM | 14 | 21 | 19.7 | 94 |  | 20.667 | 3 | 93.81
B-19322 VIALE 26 | 152.4 | 3000 PSI | PLA PISO 2 EJE 12 AL 10 ENTRE A y J | 2025-11-25 | 12/9/2025 12:00:00 AM | 14 | 21 | 19.9 | 95 |  | 20.667 | 3 | 94.762
B-19322 VIALE 26 | 171.45 | 3000 PSI | VIGA CIMENTACION T1 EJE 11 ENTRE A Y F VC 16 | 2025-11-13 | 11/27/2025 12:00:00 AM | 14 | 21 | 24.2 | 115 |  | 23.833 | 3 | 115.238
B-19322 VIALE 26 | 171.45 | 3000 PSI | VIGA CIMENTACION T1 EJE 11 ENTRE A Y F VC 16 | 2025-11-13 | 11/27/2025 12:00:00 AM | 14 | 21 | 24.5 | 116 |  | 23.833 | 3 | 116.667
B-19322 VIALE 26 | 171.45 | 3000 PSI | VIGA CIMENTACION T1 EJE 11 ENTRE A Y F VC 16 | 2025-11-13 | 11/27/2025 12:00:00 AM | 14 | 21 | 22.8 | 108 |  | 23.833 | 3 | 108.571
B-19322 VIALE 26 | 165.1 | 3000 PSI | VIGA CIMENTACION T1 EJE 09 ENTRE J Y H VC 16, VC 04 | 2025-11-13 | 11/27/2025 12:00:00 AM | 14 | 21 | 24.6 | 117 |  | 23.867 | 3 | 117.143
B-19322 VIALE 26 | 165.1 | 3000 PSI | VIGA CIMENTACION T1 EJE 09 ENTRE J Y H VC 16, VC 04 | 2025-11-13 | 11/27/2025 12:00:00 AM | 14 | 21 | 23.7 | 113 |  | 23.867 | 3 | 112.857
B-19322 VIALE 26 | 165.1 | 3000 PSI | VIGA CIMENTACION T1 EJE 09 ENTRE J Y H VC 16, VC 04 | 2025-11-13 | 11/27/2025 12:00:00 AM | 14 | 21 | 23.3 | 111 |  | 23.867 | 3 | 110.952
B-19322 VIALE 26 | 133.35 | 3000 PSI | PLA PISO 2 EJE 8 AL 10 ENTRE A y J | 2025-11-26 | 12/10/2025 12:00:00 AM | 14 | 21 | 21.8 | 104 |  | 22.567 | 3 | 103.81
B-19322 VIALE 26 | 133.35 | 3000 PSI | PLA PISO 2 EJE 8 AL 10 ENTRE A y J | 2025-11-26 | 12/10/2025 12:00:00 AM | 14 | 21 | 23.6 | 112 |  | 22.567 | 3 | 112.381
B-19322 VIALE 26 | 133.35 | 3000 PSI | PLA PISO 2 EJE 8 AL 10 ENTRE A y J | 2025-11-26 | 12/10/2025 12:00:00 AM | 14 | 21 | 22.3 | 106 |  | 22.567 | 3 | 106.19
B-19322 VIALE 26 | 177.8 | 3000 PSI | PLACA CIMENTACION T1- EJE 09 AL 06 ENTRE A y J | 2025-11-27 | 12/11/2025 12:00:00 AM | 14 | 21 | 22.5 | 107 | PLACA | 23.267 | 3 | 107.143
B-19322 VIALE 26 | 177.8 | 3000 PSI | PLACA CIMENTACION T1- EJE 09 AL 06 ENTRE A y J | 2025-11-27 | 12/11/2025 12:00:00 AM | 14 | 21 | 23.6 | 112 | PLACA | 23.267 | 3 | 112.381
B-19322 VIALE 26 | 177.8 | 3000 PSI | PLACA CIMENTACION T1- EJE 09 AL 06 ENTRE A y J | 2025-11-27 | 12/11/2025 12:00:00 AM | 14 | 21 | 23.7 | 113 | PLACA | 23.267 | 3 | 112.857
B-19322 VIALE 26 | 165.1 | 3000 PSI | PLACA PISO 2 EJE 08 AL 06 ENTRE AYJ | 2025-11-28 | 12/12/2025 12:00:00 AM | 14 | 21 | 26.2 | 125 | PLACA | 26.6 | 3 | 124.762
B-19322 VIALE 26 | 165.1 | 3000 PSI | PLACA PISO 2 EJE 08 AL 06 ENTRE AYJ | 2025-11-28 | 12/12/2025 12:00:00 AM | 14 | 21 | 27.1 | 129 | PLACA | 26.6 | 3 | 129.048
B-19322 VIALE 26 | 165.1 | 3000 PSI | PLACA PISO 2 EJE 08 AL 06 ENTRE AYJ | 2025-11-28 | 12/12/2025 12:00:00 AM | 14 | 21 | 26.5 | 126 | PLACA | 26.6 | 3 | 126.19
B-19322 VIALE 26 | 165 | 3000 PSI | PLACA PISO 2 EJE 04 AL 06 AYJ | 2025-11-29 | 12/13/2025 12:00:00 AM | 14 | 21 | 26.1 | 124 | PLACA | 23.167 | 3 | 124.286
B-19322 VIALE 26 | 165 | 3000 PSI | PLACA PISO 2 EJE 04 AL 06 AYJ | 2025-11-29 | 12/13/2025 12:00:00 AM | 14 | 21 | 22.1 | 105 | PLACA | 23.167 | 3 | 105.238
B-19322 VIALE 26 | 165 | 3000 PSI | PLACA PISO 2 EJE 04 AL 06 AYJ | 2025-11-29 | 12/13/2025 12:00:00 AM | 14 | 21 | 21.3 | 101 | PLACA | 23.167 | 3 | 101.429
B-19322 VIALE 26 | 177.8 | 3000 PSI | VIGAS CIMENTACION T1- EJE 03 AL 06 ENTRE A y J VC 16 VC17 | 2025-12-01 | 12/15/2025 12:00:00 AM | 14 | 21 | 23.7 | 113 |  | 22.833 | 3 | 112.857
B-19322 VIALE 26 | 177.8 | 3000 PSI | VIGAS CIMENTACION T1- EJE 03 AL 06 ENTRE A y J VC 16 VC17 | 2025-12-01 | 12/15/2025 12:00:00 AM | 14 | 21 | 21.8 | 104 |  | 22.833 | 3 | 103.81
B-19322 VIALE 26 | 177.8 | 3000 PSI | VIGAS CIMENTACION T1- EJE 03 AL 06 ENTRE A y J VC 16 VC17 | 2025-12-01 | 12/15/2025 12:00:00 AM | 14 | 21 | 23 | 110 |  | 22.833 | 3 | 109.524
B-19322 VIALE 26 | 165.1 | 3000 PSI | PLACA T2 PISO 3 EJE 15 AL 10 ENTRE A y J | 2025-12-05 | 12/19/2025 12:00:00 AM | 14 | 21 | 22.3 | 106 | PLACA | 21.067 | 3 | 106.19
B-19322 VIALE 26 | 165.1 | 3000 PSI | PLACA T2 PISO 3 EJE 15 AL 10 ENTRE A y J | 2025-12-05 | 12/19/2025 12:00:00 AM | 14 | 21 | 19.3 | 92 | PLACA | 21.067 | 3 | 91.905
B-19322 VIALE 26 | 165.1 | 3000 PSI | PLACA T2 PISO 3 EJE 15 AL 10 ENTRE A y J | 2025-12-05 | 12/19/2025 12:00:00 AM | 14 | 21 | 21.6 | 103 | PLACA | 21.067 | 3 | 102.857
B-19322 VIALE 26 | 190.5 | 3000 PSI | VIGAS CIMENTACION T1 EJE 01 y 02 ENTRE A y J VC= 14,03,10,12 | 2025-12-05 | 12/19/2025 12:00:00 AM | 14 | 21 | 20.8 | 99 |  | 21.133 | 3 | 99.048
B-19322 VIALE 26 | 190.5 | 3000 PSI | VIGAS CIMENTACION T1 EJE 01 y 02 ENTRE A y J VC= 14,03,10,12 | 2025-12-05 | 12/19/2025 12:00:00 AM | 14 | 21 | 21 | 100 |  | 21.133 | 3 | 100
B-19322 VIALE 26 | 190.5 | 3000 PSI | VIGAS CIMENTACION T1 EJE 01 y 02 ENTRE A y J VC= 14,03,10,12 | 2025-12-05 | 12/19/2025 12:00:00 AM | 14 | 21 | 21.6 | 103 |  | 21.133 | 3 | 102.857
B-19322 VIALE 26 | 152.4 | 3000 PSI | PLACA PISO 3 EJE 8 AL 6 ENTRE A y J | 2025-12-10 | 12/24/2025 12:00:00 AM | 14 | 21 | 23.6 | 112 | PLACA | 26.367 | 3 | 112.381
B-19322 VIALE 26 | 152.4 | 3000 PSI | PLACA PISO 3 EJE 8 AL 6 ENTRE A y J | 2025-12-10 | 12/24/2025 12:00:00 AM | 14 | 21 | 27.1 | 129 | PLACA | 26.367 | 3 | 129.048
B-19322 VIALE 26 | 152.4 | 3000 PSI | PLACA PISO 3 EJE 8 AL 6 ENTRE A y J | 2025-12-10 | 12/24/2025 12:00:00 AM | 14 | 21 | 28.4 | 135 | PLACA | 26.367 | 3 | 135.238
B-19322 VIALE 26 | 152.4 | 3000 PSI | PLACA PISO 3 EJE 01 y 04 ENTRE A y J | 2025-12-13 | 12/27/2025 12:00:00 AM | 14 | 21 | 17.7 | 84 | PLACA | 18.033 | 3 | 84.286
B-19322 VIALE 26 | 152.4 | 3000 PSI | PLACA PISO 3 EJE 01 y 04 ENTRE A y J | 2025-12-13 | 12/27/2025 12:00:00 AM | 14 | 21 | 18.2 | 87 | PLACA | 18.033 | 3 | 86.667
B-19322 VIALE 26 | 152.4 | 3000 PSI | PLACA PISO 3 EJE 01 y 04 ENTRE A y J | 2025-12-13 | 12/27/2025 12:00:00 AM | 14 | 21 | 18.2 | 87 | PLACA | 18.033 | 3 | 86.667
B-19322 VIALE 26 | 165.1 | 3000 PSI | PLACA CIMENTACION T1 EJES 2,3,4 ENTRE G y J | 2025-12-16 | 12/30/2025 12:00:00 AM | 14 | 21 | 22.4 | 106 | PLACA | 22.967 | 3 | 106.667
B-19322 VIALE 26 | 165.1 | 3000 PSI | PLACA CIMENTACION T1 EJES 2,3,4 ENTRE G y J | 2025-12-16 | 12/30/2025 12:00:00 AM | 14 | 21 | 23.8 | 114 | PLACA | 22.967 | 3 | 113.333
B-19322 VIALE 26 | 165.1 | 3000 PSI | PLACA CIMENTACION T1 EJES 2,3,4 ENTRE G y J | 2025-12-16 | 12/30/2025 12:00:00 AM | 14 | 21 | 22.7 | 108 | PLACA | 22.967 | 3 | 108.095
B-19322 VIALE 26 | 152.4 | 3000 PSI | PLACA PISO 4 EJE 12 AL 15 ENTRE A y J | 2025-12-16 | 12/30/2025 12:00:00 AM | 14 | 21 | 30.6 | 146 | PLACA | 30.033 | 3 | 145.714
B-19322 VIALE 26 | 152.4 | 3000 PSI | PLACA PISO 4 EJE 12 AL 15 ENTRE A y J | 2025-12-16 | 12/30/2025 12:00:00 AM | 14 | 21 | 30.2 | 144 | PLACA | 30.033 | 3 | 143.81
B-19322 VIALE 26 | 152.4 | 3000 PSI | PLACA PISO 4 EJE 12 AL 15 ENTRE A y J | 2025-12-16 | 12/30/2025 12:00:00 AM | 14 | 21 | 29.3 | 139 | PLACA | 30.033 | 3 | 139.524
B-19322 VIALE 26 | 177.8 | 3000 PSI | PLACA TORRE 2 PISO 4 EJE 10 y 11 ENTRE A y J | 2025-12-17 | 12/31/2025 12:00:00 AM | 14 | 21 | 25.6 | 122 | PLACA | 24.067 | 3 | 121.905
B-19322 VIALE 26 | 177.8 | 3000 PSI | PLACA TORRE 2 PISO 4 EJE 10 y 11 ENTRE A y J | 2025-12-17 | 12/31/2025 12:00:00 AM | 14 | 21 | 23.3 | 111 | PLACA | 24.067 | 3 | 110.952
B-19322 VIALE 26 | 177.8 | 3000 PSI | PLACA TORRE 2 PISO 4 EJE 10 y 11 ENTRE A y J | 2025-12-17 | 12/31/2025 12:00:00 AM | 14 | 21 | 23.3 | 111 | PLACA | 24.067 | 3 | 110.952
B-19322 VIALE 26 | 177.8 | 3000 PSI | PLACA PISO 4 EJE 07 y 09 ENTRTE A y J | 2025-12-19 | 1/2/2026 12:00:00 AM | 14 | 21 | 25.6 | 122 | PLACA | 24.633 | 3 | 121.905
B-19322 VIALE 26 | 177.8 | 3000 PSI | PLACA PISO 4 EJE 07 y 09 ENTRTE A y J | 2025-12-19 | 1/2/2026 12:00:00 AM | 14 | 21 | 22.5 | 107 | PLACA | 24.633 | 3 | 107.143
B-19322 VIALE 26 | 177.8 | 3000 PSI | PLACA PISO 4 EJE 07 y 09 ENTRTE A y J | 2025-12-19 | 1/2/2026 12:00:00 AM | 14 | 21 | 25.8 | 123 | PLACA | 24.633 | 3 | 122.857
B-19322 VIALE 26 | 152.4 | 3000 PSI | ESCALERA TORRE 2 PISO 1 | 2025-12-27 | 1/10/2026 12:00:00 AM | 14 | 21 | 19.5 | 93 |  | 20.233 | 3 | 92.857
B-19322 VIALE 26 | 152.4 | 3000 PSI | ESCALERA TORRE 2 PISO 1 | 2025-12-27 | 1/10/2026 12:00:00 AM | 14 | 21 | 21.9 | 104 |  | 20.233 | 3 | 104.286
B-19322 VIALE 26 | 152.4 | 3000 PSI | ESCALERA TORRE 2 PISO 1 | 2025-12-27 | 1/10/2026 12:00:00 AM | 14 | 21 | 19.3 | 92 |  | 20.233 | 3 | 91.905
B-19322 VIALE 26 | 190.5 | 3000 PSI | PLACA T2 PISO 4 EJE 064 04 ENTRE AYJ | 2026-01-07 | 1/21/2026 12:00:00 AM | 14 | 21 | 25.8 | 123 | PLACA | 25.667 | 3 | 122.857
B-19322 VIALE 26 | 190.5 | 3000 PSI | PLACA T2 PISO 4 EJE 064 04 ENTRE AYJ | 2026-01-07 | 1/21/2026 12:00:00 AM | 14 | 21 | 24.7 | 117 | PLACA | 25.667 | 3 | 117.619
B-19322 VIALE 26 | 190.5 | 3000 PSI | PLACA T2 PISO 4 EJE 064 04 ENTRE AYJ | 2026-01-07 | 1/21/2026 12:00:00 AM | 14 | 21 | 26.5 | 126 | PLACA | 25.667 | 3 | 126.19
B-19322 VIALE 26 | 177.8 | 3000 PSI | PLACA T1 PISO 2 EJE 15 AL 13 ENTRE AYJ | 2026-01-09 | 1/23/2026 12:00:00 AM | 14 | 21 | 21.1 | 100 | PLACA | 21.7 | 3 | 100.476
B-19322 VIALE 26 | 177.8 | 3000 PSI | PLACA T1 PISO 2 EJE 15 AL 13 ENTRE AYJ | 2026-01-09 | 1/23/2026 12:00:00 AM | 14 | 21 | 20.7 | 99 | PLACA | 21.7 | 3 | 98.571
B-19322 VIALE 26 | 177.8 | 3000 PSI | PLACA T1 PISO 2 EJE 15 AL 13 ENTRE AYJ | 2026-01-09 | 1/23/2026 12:00:00 AM | 14 | 21 | 23.3 | 111 | PLACA | 21.7 | 3 | 110.952
B-19322 VIALE 26 | 203.2 | 3000 PSI | PLACA T2 PISO 04 EJE 01 AL 04 ENTRE A YJ | 2026-01-09 | 1/23/2026 12:00:00 AM | 14 | 21 | 21.6 | 103 | PLACA | 19.833 | 3 | 102.857
B-19322 VIALE 26 | 203.2 | 3000 PSI | PLACA T2 PISO 04 EJE 01 AL 04 ENTRE A YJ | 2026-01-09 | 1/23/2026 12:00:00 AM | 14 | 21 | 20 | 95 | PLACA | 19.833 | 3 | 95.238
B-19322 VIALE 26 | 203.2 | 3000 PSI | PLACA T2 PISO 04 EJE 01 AL 04 ENTRE A YJ | 2026-01-09 | 1/23/2026 12:00:00 AM | 14 | 21 | 17.9 | 85 | PLACA | 19.833 | 3 | 85.238
B-19322 VIALE 26 | 177.8 | 3000 PSI | PLACA T1 PISO 2 EJE 12 AL 10 ENTRE AYJ | 2026-01-13 | 1/27/2026 12:00:00 AM | 14 | 21 | 22.2 | 106 | PLACA | 21.633 | 3 | 105.714
B-19322 VIALE 26 | 177.8 | 3000 PSI | PLACA T1 PISO 2 EJE 12 AL 10 ENTRE AYJ | 2026-01-13 | 1/27/2026 12:00:00 AM | 14 | 21 | 22.7 | 108 | PLACA | 21.633 | 3 | 108.095
B-19322 VIALE 26 | 177.8 | 3000 PSI | PLACA T1 PISO 2 EJE 12 AL 10 ENTRE AYJ | 2026-01-13 | 1/27/2026 12:00:00 AM | 14 | 21 | 20 | 95 | PLACA | 21.633 | 3 | 95.238
B-19322 VIALE 26 | 190.5 | 3000 PSI | PLACA T2 PISO 5 EJE 15 AL 12 ENTRE AYJ | 2026-01-14 | 1/28/2026 12:00:00 AM | 14 | 21 | 24.8 | 118 | PLACA | 22.767 | 3 | 118.095
B-19322 VIALE 26 | 190.5 | 3000 PSI | PLACA T2 PISO 5 EJE 15 AL 12 ENTRE AYJ | 2026-01-14 | 1/28/2026 12:00:00 AM | 14 | 21 | 20.8 | 99 | PLACA | 22.767 | 3 | 99.048
B-19322 VIALE 26 | 190.5 | 3000 PSI | PLACA T2 PISO 5 EJE 15 AL 12 ENTRE AYJ | 2026-01-14 | 1/28/2026 12:00:00 AM | 14 | 21 | 22.7 | 108 | PLACA | 22.767 | 3 | 108.095
B-19322 VIALE 26 | 177.8 | 3.000 PSI | PLACA T2 PISOS EJE 10 Y 12 ENTRE AYJ | 2026-01-15 | 1/29/2026 12:00:00 AM | 14 | 21 | 24.2 | 115 | PLACA | 24.2 | 3 | 115.238
B-19322 VIALE 26 | 177.8 | 3.000 PSI | PLACA T2 PISOS EJE 10 Y 12 ENTRE AYJ | 2026-01-15 | 1/29/2026 12:00:00 AM | 14 | 21 | 23.6 | 112 | PLACA | 24.2 | 3 | 112.381
B-19322 VIALE 26 | 177.8 | 3.000 PSI | PLACA T2 PISOS EJE 10 Y 12 ENTRE AYJ | 2026-01-15 | 1/29/2026 12:00:00 AM | 14 | 21 | 24.8 | 118 | PLACA | 24.2 | 3 | 118.095
B-19322 VIALE 26 | 177.8 | 3000 PSI | PLACA T1 PISO 2 EJE 08 Y 10 AYJ | 2026-01-15 | 1/29/2026 12:00:00 AM | 14 | 21 | 24.7 | 118 | PLACA | 25.4 | 3 | 117.619
B-19322 VIALE 26 | 177.8 | 3000 PSI | PLACA T1 PISO 2 EJE 08 Y 10 AYJ | 2026-01-15 | 1/29/2026 12:00:00 AM | 14 | 21 | 24.7 | 118 | PLACA | 25.4 | 3 | 117.619
B-19322 VIALE 26 | 177.8 | 3000 PSI | PLACA T1 PISO 2 EJE 08 Y 10 AYJ | 2026-01-15 | 1/29/2026 12:00:00 AM | 14 | 21 | 26.8 | 128 | PLACA | 25.4 | 3 | 127.619
B-19322 VIALE 26 | 184.15 | 3000 PSI | PLACA T2 PISO 5 EJE 04 AL 06 ENTRE AyJ | 2026-01-19 | 2/2/2026 12:00:00 AM | 14 | 21 | 22.4 | 106 | PLACA | 22.4 | 3 | 106.667
B-19322 VIALE 26 | 184.15 | 3000 PSI | PLACA T2 PISO 5 EJE 04 AL 06 ENTRE AyJ | 2026-01-19 | 2/2/2026 12:00:00 AM | 14 | 21 | 22.1 | 105 | PLACA | 22.4 | 3 | 105.238
B-19322 VIALE 26 | 184.15 | 3000 PSI | PLACA T2 PISO 5 EJE 04 AL 06 ENTRE AyJ | 2026-01-19 | 2/2/2026 12:00:00 AM | 14 | 21 | 22.7 | 108 | PLACA | 22.4 | 3 | 108.095
B-19322 VIALE 26 | 177.8 | 3000 PSI | PLACA T2 PISO 5 EJE 06 AL 08 ENTRE AYJ | 2026-01-17 | 1/31/2026 12:00:00 AM | 14 | 21 | 22.6 | 108 | PLACA | 22.2 | 3 | 107.619
B-19322 VIALE 26 | 177.8 | 3000 PSI | PLACA T2 PISO 5 EJE 06 AL 08 ENTRE AYJ | 2026-01-17 | 1/31/2026 12:00:00 AM | 14 | 21 | 21.4 | 102 | PLACA | 22.2 | 3 | 101.905
B-19322 VIALE 26 | 177.8 | 3000 PSI | PLACA T2 PISO 5 EJE 06 AL 08 ENTRE AYJ | 2026-01-17 | 1/31/2026 12:00:00 AM | 14 | 21 | 22.6 | 108 | PLACA | 22.2 | 3 | 107.619
B-19322 VIALE 26 | 177.8 | 3000 PSI | PLACA T1 PISO 2 EJE 08 AL 04 ENTRE JYG | 2026-01-17 | 1/31/2026 12:00:00 AM | 14 | 21 | 19.3 | 92 | PLACA | 20.2 | 3 | 91.905
B-19322 VIALE 26 | 177.8 | 3000 PSI | PLACA T1 PISO 2 EJE 08 AL 04 ENTRE JYG | 2026-01-17 | 1/31/2026 12:00:00 AM | 14 | 21 | 22.1 | 105 | PLACA | 20.2 | 3 | 105.238
B-19322 VIALE 26 | 177.8 | 3000 PSI | PLACA T1 PISO 2 EJE 08 AL 04 ENTRE JYG | 2026-01-17 | 1/31/2026 12:00:00 AM | 14 | 21 | 19.2 | 91 | PLACA | 20.2 | 3 | 91.429
B-19322 VIALE 26 | 177.8 | 3.000 PSI | PLACA T2 EJE 08 AL 10 DEL AalJ PISO 5 | 2026-01-16 | 1/30/2026 12:00:00 AM | 14 | 21 | 22.7 | 108 | PLACA | 22.633 | 3 | 108.095
B-19322 VIALE 26 | 177.8 | 3.000 PSI | PLACA T2 EJE 08 AL 10 DEL AalJ PISO 5 | 2026-01-16 | 1/30/2026 12:00:00 AM | 14 | 21 | 21.2 | 101 | PLACA | 22.633 | 3 | 100.952
B-19322 VIALE 26 | 177.8 | 3.000 PSI | PLACA T2 EJE 08 AL 10 DEL AalJ PISO 5 | 2026-01-16 | 1/30/2026 12:00:00 AM | 14 | 21 | 24 | 114 | PLACA | 22.633 | 3 | 114.286
B-19322 VIALE 26 | 177.8 | 3000 PSI | PLACA T1 PISO 2 EJE 01 AL 04 ENTRE AYJ | 2026-01-20 | 2/3/2026 12:00:00 AM | 14 | 21 | 20.6 | 98 | PLACA | 20.033 | 3 | 98.095
B-19322 VIALE 26 | 177.8 | 3000 PSI | PLACA T1 PISO 2 EJE 01 AL 04 ENTRE AYJ | 2026-01-20 | 2/3/2026 12:00:00 AM | 14 | 21 | 21 | 100 | PLACA | 20.033 | 3 | 100
B-19322 VIALE 26 | 177.8 | 3000 PSI | PLACA T1 PISO 2 EJE 01 AL 04 ENTRE AYJ | 2026-01-20 | 2/3/2026 12:00:00 AM | 14 | 21 | 18.5 | 88 | PLACA | 20.033 | 3 | 88.095
B-19322 VIALE 26 | 177.8 | 3000 PSI | PLACA T2 PISO 05 EJE 01 AL 04 ENTRE AyJ | 2026-01-20 | 2/4/2026 12:00:00 AM | 14 | 21 | 25 | 119 | PLACA | 25.567 | 3 | 119.048
B-19322 VIALE 26 | 177.8 | 3000 PSI | PLACA T2 PISO 05 EJE 01 AL 04 ENTRE AyJ | 2026-01-20 | 2/4/2026 12:00:00 AM | 14 | 21 | 25 | 119 | PLACA | 25.567 | 3 | 119.048
B-19322 VIALE 26 | 177.8 | 3000 PSI | PLACA T2 PISO 05 EJE 01 AL 04 ENTRE AyJ | 2026-01-20 | 2/4/2026 12:00:00 AM | 14 | 21 | 26.7 | 127 | PLACA | 25.567 | 3 | 127.143
B-19322 VIALE 26 | 190.5 | 3.000 PSI | PLACA T2 PISO 6 EJE 15 al 12 ENTRE AyJ | 2026-01-23 | 2/6/2026 12:00:00 AM | 14 | 21 | 23.7 | 113 | PLACA | 24 | 3 | 112.857
B-19322 VIALE 26 | 190.5 | 3.000 PSI | PLACA T2 PISO 6 EJE 15 al 12 ENTRE AyJ | 2026-01-23 | 2/6/2026 12:00:00 AM | 14 | 21 | 24.4 | 116 | PLACA | 24 | 3 | 116.19
B-19322 VIALE 26 | 190.5 | 3.000 PSI | PLACA T2 PISO 6 EJE 15 al 12 ENTRE AyJ | 2026-01-23 | 2/6/2026 12:00:00 AM | 14 | 21 | 23.9 | 114 | PLACA | 24 | 3 | 113.81
B-19322 VIALE 26 | 158.75 | 3000 PSI | DADO CIMENTACION PILOTE 32 | 2026-01-26 | 2/9/2026 12:00:00 AM | 14 | 21 | 19.8 | 94 |  | 19.967 | 3 | 94.286
B-19322 VIALE 26 | 158.75 | 3000 PSI | DADO CIMENTACION PILOTE 32 | 2026-01-26 | 2/9/2026 12:00:00 AM | 14 | 21 | 20.8 | 99 |  | 19.967 | 3 | 99.048
B-19322 VIALE 26 | 158.75 | 3000 PSI | DADO CIMENTACION PILOTE 32 | 2026-01-26 | 2/9/2026 12:00:00 AM | 14 | 21 | 19.3 | 92 |  | 19.967 | 3 | 91.905
B-19322 VIALE 26 | 152.4 | 3000 PSI | ESCALERA T2 TRAMO 03 AL 04 | 2026-02-02 | 2/16/2026 12:00:00 AM | 14 | 21 | 23.1 | 110 |  | 22.333 | 3 | 110
B-19322 VIALE 26 | 152.4 | 3000 PSI | ESCALERA T2 TRAMO 03 AL 04 | 2026-02-02 | 2/16/2026 12:00:00 AM | 14 | 21 | 22 | 105 |  | 22.333 | 3 | 104.762
B-19322 VIALE 26 | 152.4 | 3000 PSI | ESCALERA T2 TRAMO 03 AL 04 | 2026-02-02 | 2/16/2026 12:00:00 AM | 14 | 21 | 21.9 | 104 |  | 22.333 | 3 | 104.286
B-19322 VIALE 26 | 152.4 | 3000 PSI | ESCALERA T2 TRAMO DEL 07 AL 08 | 2026-02-27 | 3/13/2026 12:00:00 AM | 14 | 21 | 22.7 | 108 |  | 22.267 | 3 | 108.095
B-19322 VIALE 26 | 152.4 | 3000 PSI | ESCALERA T2 TRAMO DEL 07 AL 08 | 2026-02-27 | 3/13/2026 12:00:00 AM | 14 | 21 | 21.8 | 104 |  | 22.267 | 3 | 103.81
B-19322 VIALE 26 | 152.4 | 3000 PSI | ESCALERA T2 TRAMO DEL 07 AL 08 | 2026-02-27 | 3/13/2026 12:00:00 AM | 14 | 21 | 22.3 | 106 |  | 22.267 | 3 | 106.19
B-19322 VIALE 26 | 139.7 | 3000 PSI | ESCALERA T1 TRAMO DEL 3 A 4 | 2026-03-05 | 3/19/2026 12:00:00 AM | 14 | 21 | 23.8 | 113 |  | 23.233 | 3 | 113.333
B-19322 VIALE 26 | 139.7 | 3000 PSI | ESCALERA T1 TRAMO DEL 3 A 4 | 2026-03-05 | 3/19/2026 12:00:00 AM | 14 | 21 | 23.9 | 114 |  | 23.233 | 3 | 113.81
B-19322 VIALE 26 | 139.7 | 3000 PSI | ESCALERA T1 TRAMO DEL 3 A 4 | 2026-03-05 | 3/19/2026 12:00:00 AM | 14 | 21 | 22 | 105 |  | 23.233 | 3 | 104.762
B-19322 VIALE 26 | 177.8 | 3000 PSI | PLACA T2 PISO 13 EJE 7 AL 10 ENTRE AYJ | 2026-03-28 | 4/11/2026 12:00:00 AM | 14 | 21 | 27.7 | 132 | PLACA | 25.9 | 3 | 131.905
B-19322 VIALE 26 | 177.8 | 3000 PSI | PLACA T2 PISO 13 EJE 7 AL 10 ENTRE AYJ | 2026-03-28 | 4/11/2026 12:00:00 AM | 14 | 21 | 26.3 | 125 | PLACA | 25.9 | 3 | 125.238
B-19322 VIALE 26 | 177.8 | 3000 PSI | PLACA T2 PISO 13 EJE 7 AL 10 ENTRE AYJ | 2026-03-28 | 4/11/2026 12:00:00 AM | 14 | 21 | 23.7 | 113 | PLACA | 25.9 | 3 | 112.857
B-19322 VIALE 26 | 177.8 | 3000 PSI | MUROS T2 P13 EJE 7 - J E M=9,29,32 EJE 4 J-E EJE 3,4,5 A-D M=2,31,14 | 2026-04-08 | 4/22/2026 12:00:00 AM | 14 | 21 | 23.7 | 113 | MURO | 23.4 | 3 | 112.857
B-19322 VIALE 26 | 177.8 | 3000 PSI | MUROS T2 P13 EJE 7 - J E M=9,29,32 EJE 4 J-E EJE 3,4,5 A-D M=2,31,14 | 2026-04-08 | 4/22/2026 12:00:00 AM | 14 | 21 | 22.6 | 108 | MURO | 23.4 | 3 | 107.619
B-19322 VIALE 26 | 177.8 | 3000 PSI | MUROS T2 P13 EJE 7 - J E M=9,29,32 EJE 4 J-E EJE 3,4,5 A-D M=2,31,14 | 2026-04-08 | 4/22/2026 12:00:00 AM | 14 | 21 | 23.9 | 114 | MURO | 23.4 | 3 | 113.81
B-19322 VIALE 26 | 184.15 | 3000 PSI | MUROS T1 P9 EJES 9-10 ENTRE A Y J M=2,9,22,13,23,25 | 2026-04-08 | 4/22/2026 12:00:00 AM | 14 | 21 | 23.8 | 113 | MURO | 24.067 | 3 | 113.333
B-19322 VIALE 26 | 184.15 | 3000 PSI | MUROS T1 P9 EJES 9-10 ENTRE A Y J M=2,9,22,13,23,25 | 2026-04-08 | 4/22/2026 12:00:00 AM | 14 | 21 | 25.2 | 120 | MURO | 24.067 | 3 | 120
B-19322 VIALE 26 | 184.15 | 3000 PSI | MUROS T1 P9 EJES 9-10 ENTRE A Y J M=2,9,22,13,23,25 | 2026-04-08 | 4/22/2026 12:00:00 AM | 14 | 21 | 23.2 | 110 | MURO | 24.067 | 3 | 110.476
B-19322 VIALE 26 | 177.8 | 3000 PSI | PLACA T1 PISO 9 EJE 4 Y 6 ENTRE A Y J | 2026-04-08 | 4/22/2026 12:00:00 AM | 14 | 21 | 27.6 | 132 | PLACA | 24.767 | 3 | 131.429
B-19322 VIALE 26 | 177.8 | 3000 PSI | PLACA T1 PISO 9 EJE 4 Y 6 ENTRE A Y J | 2026-04-08 | 4/22/2026 12:00:00 AM | 14 | 21 | 22.6 | 108 | PLACA | 24.767 | 3 | 107.619
B-19322 VIALE 26 | 177.8 | 3000 PSI | PLACA T1 PISO 9 EJE 4 Y 6 ENTRE A Y J | 2026-04-08 | 4/22/2026 12:00:00 AM | 14 | 21 | 24.1 | 115 | PLACA | 24.767 | 3 | 114.762
B-19322 VIALE 26 | 203.2 | 3000 PSI | MUROS T2 P13 EJE 5 DEL J-F EJE 2,3 J-F # 29A,9A-32 MURO 15 EJE F | 2026-04-09 | 4/23/2026 12:00:00 AM | 14 | 21 | 33.2 | 158 | MURO | 32.9 | 3 | 158.095
B-19322 VIALE 26 | 203.2 | 3000 PSI | MUROS T2 P13 EJE 5 DEL J-F EJE 2,3 J-F # 29A,9A-32 MURO 15 EJE F | 2026-04-09 | 4/23/2026 12:00:00 AM | 14 | 21 | 32.8 | 156 | MURO | 32.9 | 3 | 156.19
B-19322 VIALE 26 | 203.2 | 3000 PSI | MUROS T2 P13 EJE 5 DEL J-F EJE 2,3 J-F # 29A,9A-32 MURO 15 EJE F | 2026-04-09 | 4/23/2026 12:00:00 AM | 14 | 21 | 32.7 | 156 | MURO | 32.9 | 3 | 155.714
B-19322 VIALE 26 | 177.8 | 3000 PSI | PLACA T2 PISO 14 EJES 15 AL 11 ENTRE A Y J | 2026-04-09 | 4/23/2026 12:00:00 AM | 14 | 21 | 29.5 | 140 | PLACA | 31.667 | 3 | 140.476
B-19322 VIALE 26 | 177.8 | 3000 PSI | PLACA T2 PISO 14 EJES 15 AL 11 ENTRE A Y J | 2026-04-09 | 4/23/2026 12:00:00 AM | 14 | 21 | 34.6 | 165 | PLACA | 31.667 | 3 | 164.762
B-19322 VIALE 26 | 177.8 | 3000 PSI | PLACA T2 PISO 14 EJES 15 AL 11 ENTRE A Y J | 2026-04-09 | 4/23/2026 12:00:00 AM | 14 | 21 | 30.9 | 147 | PLACA | 31.667 | 3 | 147.143
B-19322 VIALE 26 | 203.2 | 3000 PSI | MUROS T1 P9 EJES 7 Y 8 ENTRE A Y J M=2,13,9,22,24,23 | 2026-04-09 | 4/23/2026 12:00:00 AM | 14 | 21 | 30 | 143 | MURO | 30.4 | 3 | 142.857
B-19322 VIALE 26 | 203.2 | 3000 PSI | MUROS T1 P9 EJES 7 Y 8 ENTRE A Y J M=2,13,9,22,24,23 | 2026-04-09 | 4/23/2026 12:00:00 AM | 14 | 21 | 30.3 | 144 | MURO | 30.4 | 3 | 144.286
B-19322 VIALE 26 | 203.2 | 3000 PSI | MUROS T1 P9 EJES 7 Y 8 ENTRE A Y J M=2,13,9,22,24,23 | 2026-04-09 | 4/23/2026 12:00:00 AM | 14 | 21 | 30.9 | 147 | MURO | 30.4 | 3 | 147.143
B-19322 VIALE 26 | 152.4 | 3000 PSI | PLACA T1 PISO 9 EJES 1 Y 4 ENTRE A Y J | 2026-04-09 | 4/23/2026 12:00:00 AM | 14 | 21 | 29.4 | 140 | PLACA | 32.7 | 3 | 140
B-19322 VIALE 26 | 152.4 | 3000 PSI | PLACA T1 PISO 9 EJES 1 Y 4 ENTRE A Y J | 2026-04-09 | 4/23/2026 12:00:00 AM | 14 | 21 | 33.8 | 161 | PLACA | 32.7 | 3 | 160.952
B-19322 VIALE 26 | 152.4 | 3000 PSI | PLACA T1 PISO 9 EJES 1 Y 4 ENTRE A Y J | 2026-04-09 | 4/23/2026 12:00:00 AM | 14 | 21 | 34.9 | 166 | PLACA | 32.7 | 3 | 166.19
B-19322 VIALE 26 | 152.4 | 3000 PSI | PLACA T2 P14 EJE 8 AL 10 ENTRE A Y J | 2026-04-11 | 4/25/2026 12:00:00 AM | 14 | 21 | 33.5 | 160 | PLACA | 32.733 | 3 | 159.524
B-19322 VIALE 26 | 152.4 | 3000 PSI | PLACA T2 P14 EJE 8 AL 10 ENTRE A Y J | 2026-04-11 | 4/25/2026 12:00:00 AM | 14 | 21 | 34.1 | 163 | PLACA | 32.733 | 3 | 162.381
B-19322 VIALE 26 | 152.4 | 3000 PSI | PLACA T2 P14 EJE 8 AL 10 ENTRE A Y J | 2026-04-11 | 4/25/2026 12:00:00 AM | 14 | 21 | 30.6 | 146 | PLACA | 32.733 | 3 | 145.714
B-19322 VIALE 26 | 177.8 | 3000 PSI | PLACA T1 PISO 10 EJES 15 Y 12 ENTRE A Y J | 2026-04-11 | 4/25/2026 12:00:00 AM | 14 | 21 | 25.5 | 121 | PLACA | 25.5 | 3 | 121.429
B-19322 VIALE 26 | 177.8 | 3000 PSI | PLACA T1 PISO 10 EJES 15 Y 12 ENTRE A Y J | 2026-04-11 | 4/25/2026 12:00:00 AM | 14 | 21 | 24.4 | 116 | PLACA | 25.5 | 3 | 116.19
B-19322 VIALE 26 | 177.8 | 3000 PSI | PLACA T1 PISO 10 EJES 15 Y 12 ENTRE A Y J | 2026-04-11 | 4/25/2026 12:00:00 AM | 14 | 21 | 26.6 | 127 | PLACA | 25.5 | 3 | 126.667
B-19322 VIALE 26 | 203.2 | 3000 PSI | MUROS T1 P10 EJE 3 Y 4 ENTRE A Y J M=2,13,8,21,23,24 | 2026-04-13 | 4/27/2026 12:00:00 AM | 14 | 21 | 24.4 | 116 | MURO | 23.933 | 3 | 116.19
B-19322 VIALE 26 | 203.2 | 3000 PSI | MUROS T1 P10 EJE 3 Y 4 ENTRE A Y J M=2,13,8,21,23,24 | 2026-04-13 | 4/27/2026 12:00:00 AM | 14 | 21 | 25.7 | 122 | MURO | 23.933 | 3 | 122.381
B-19322 VIALE 26 | 203.2 | 3000 PSI | MUROS T1 P10 EJE 3 Y 4 ENTRE A Y J M=2,13,8,21,23,24 | 2026-04-13 | 4/27/2026 12:00:00 AM | 14 | 21 | 21.7 | 104 | MURO | 23.933 | 3 | 103.333
B-19322 VIALE 26 | 152.4 | 3000 PSI | PLACA T1 PISO 10 EJES 10-12 ENTRE A Y J | 2026-04-13 | 4/27/2026 12:00:00 AM | 14 | 21 | 31.2 | 149 | PLACA | 31.767 | 3 | 148.571
B-19322 VIALE 26 | 152.4 | 3000 PSI | PLACA T1 PISO 10 EJES 10-12 ENTRE A Y J | 2026-04-13 | 4/27/2026 12:00:00 AM | 14 | 21 | 31.5 | 150 | PLACA | 31.767 | 3 | 150
B-19322 VIALE 26 | 152.4 | 3000 PSI | PLACA T1 PISO 10 EJES 10-12 ENTRE A Y J | 2026-04-13 | 4/27/2026 12:00:00 AM | 14 | 21 | 32.6 | 155 | PLACA | 31.767 | 3 | 155.238
B-19322 VIALE 26 | 152.4 | 3000 PSI | PLACA T2 PISO 14 EJES 5 AL 8 ENTRE A Y J | 2026-04-13 | 4/27/2026 12:00:00 AM | 14 | 21 | 29 | 138 | PLACA | 28.033 | 3 | 138.095
B-19322 VIALE 26 | 152.4 | 3000 PSI | PLACA T2 PISO 14 EJES 5 AL 8 ENTRE A Y J | 2026-04-13 | 4/27/2026 12:00:00 AM | 14 | 21 | 27.5 | 131 | PLACA | 28.033 | 3 | 130.952
B-19322 VIALE 26 | 152.4 | 3000 PSI | PLACA T2 PISO 14 EJES 5 AL 8 ENTRE A Y J | 2026-04-13 | 4/27/2026 12:00:00 AM | 14 | 21 | 27.6 | 131 | PLACA | 28.033 | 3 | 131.429
B-19322 VIALE 26 | 203.2 | 3000 PSI | MUROS P13 T2 EJE 12 AL 15 ENTRE A Y D M=3,4,35,36,37,38,39 | 2026-03-31 | 4/14/2026 12:00:00 AM | 14 | 21 | 24.8 | 118 | MURO | 24.133 | 3 | 118.095
B-19322 VIALE 26 | 203.2 | 3000 PSI | MUROS P13 T2 EJE 12 AL 15 ENTRE A Y D M=3,4,35,36,37,38,39 | 2026-03-31 | 4/14/2026 12:00:00 AM | 14 | 21 | 23.5 | 112 | MURO | 24.133 | 3 | 111.905
B-19322 VIALE 26 | 203.2 | 3000 PSI | MUROS P13 T2 EJE 12 AL 15 ENTRE A Y D M=3,4,35,36,37,38,39 | 2026-03-31 | 4/14/2026 12:00:00 AM | 14 | 21 | 24.1 | 115 | MURO | 24.133 | 3 | 114.762
B-19322 VIALE 26 | 152.4 | 3000 PSI | PLACA T2 PISO 13 EJES 3 AL 6 ENTRE A Y J | 2026-03-31 | 4/14/2026 12:00:00 AM | 14 | 21 | 26 | 124 | PLACA | 26.133 | 3 | 123.81
B-19322 VIALE 26 | 152.4 | 3000 PSI | PLACA T2 PISO 13 EJES 3 AL 6 ENTRE A Y J | 2026-03-31 | 4/14/2026 12:00:00 AM | 14 | 21 | 25.7 | 122 | PLACA | 26.133 | 3 | 122.381
B-19322 VIALE 26 | 152.4 | 3000 PSI | PLACA T2 PISO 13 EJES 3 AL 6 ENTRE A Y J | 2026-03-31 | 4/14/2026 12:00:00 AM | 14 | 21 | 26.7 | 127 | PLACA | 26.133 | 3 | 127.143
B-19322 VIALE 26 | 228.6 | concreto 3000 psi | Muros P12 T1 (ejes 08-10 entre A-F, eje 8 entre J-G) M=02,13,25,23,24,09,21 | 2026-05-13 | 5/27/2026 12:00:00 AM | 14 | 21 | 30.9 | 147 | MURO | 31.633 | 3 | 147.143
B-19322 VIALE 26 | 228.6 | concreto 3000 psi | Muros P12 T1 (ejes 08-10 entre A-F, eje 8 entre J-G) M=02,13,25,23,24,09,21 | 2026-05-13 | 5/27/2026 12:00:00 AM | 14 | 21 | 31.1 | 148 | MURO | 31.633 | 3 | 148.095
B-19322 VIALE 26 | 228.6 | concreto 3000 psi | Muros P12 T1 (ejes 08-10 entre A-F, eje 8 entre J-G) M=02,13,25,23,24,09,21 | 2026-05-13 | 5/27/2026 12:00:00 AM | 14 | 21 | 32.9 | 157 | MURO | 31.633 | 3 | 156.667
B-19322 VIALE 26 | 190.5 | concreto 3000 psi | Placa P13 T1 (ejes 12-15 entre A-J) | 2026-05-13 | 5/27/2026 12:00:00 AM | 14 | 21 | 34.7 | 165 | PLACA | 36.567 | 3 | 165.238
B-19322 VIALE 26 | 190.5 | concreto 3000 psi | Placa P13 T1 (ejes 12-15 entre A-J) | 2026-05-13 | 5/27/2026 12:00:00 AM | 14 | 21 | 39.4 | 187 | PLACA | 36.567 | 3 | 187.619
B-19322 VIALE 26 | 190.5 | concreto 3000 psi | Placa P13 T1 (ejes 12-15 entre A-J) | 2026-05-13 | 5/27/2026 12:00:00 AM | 14 | 21 | 35.6 | 170 | PLACA | 36.567 | 3 | 169.524
B-19322 VIALE 26 | 0 | 1800 PSI | MORTERO GRAUTING T1 PISO 2 | 2026-03-10 | 3/24/2026 12:00:00 AM | 14 | 12.3 | 10.2 | 83 |  | 10.767 | 3 | 82.927
B-19322 VIALE 26 | 0 | 1800 PSI | MORTERO GRAUTING T1 PISO 2 | 2026-03-10 | 3/24/2026 12:00:00 AM | 14 | 12.3 | 11.2 | 92 |  | 10.767 | 3 | 91.057
B-19322 VIALE 26 | 0 | 1800 PSI | MORTERO GRAUTING T1 PISO 2 | 2026-03-10 | 3/24/2026 12:00:00 AM | 14 | 12.3 | 10.9 | 89 |  | 10.767 | 3 | 88.618
B-19322 VIALE 26 | 156 | RELLENO FLUIDO 10KG/CM2 | TORRE LLENO MORTERO | 2025-05-17 | 5/31/2025 12:00:00 AM | 14 | 10 | 0.9 | 9 |  | 1.4 | 2 | 9
B-19322 VIALE 26 | 156 | RELLENO FLUIDO 10KG/CM2 | TORRE LLENO MORTERO | 2025-05-17 | 5/31/2025 12:00:00 AM | 14 | 10 | 1.9 | 19 |  | 1.4 | 2 | 19
B-19322 VIALE 26 | 203 | 3500 PSI | TORRE 2 PILOTE 105 | 2025-04-09 | 4/22/2025 12:00:00 AM | 13 | 24.5 | 26.2 | 107 |  | 25.6 | 3 | 106.939
B-19322 VIALE 26 | 203 | 3500 PSI | TORRE 2 PILOTE 105 | 2025-04-09 | 4/22/2025 12:00:00 AM | 13 | 24.5 | 24.2 | 99 |  | 25.6 | 3 | 98.776
B-19322 VIALE 26 | 203 | 3500 PSI | TORRE 2 PILOTE 105 | 2025-04-09 | 4/22/2025 12:00:00 AM | 13 | 24.5 | 26.4 | 108 |  | 25.6 | 3 | 107.755
B-19322 VIALE 26 | 203 | 3500 PSI | TORRE 2 PILOTE 108 | 2025-04-09 | 4/22/2025 12:00:00 AM | 13 | 24.5 | 20.7 | 84 |  | 20.3 | 3 | 84.49
B-19322 VIALE 26 | 203 | 3500 PSI | TORRE 2 PILOTE 108 | 2025-04-09 | 4/22/2025 12:00:00 AM | 13 | 24.5 | 19.5 | 80 |  | 20.3 | 3 | 79.592
B-19322 VIALE 26 | 203 | 3500 PSI | TORRE 2 PILOTE 108 | 2025-04-09 | 4/22/2025 12:00:00 AM | 13 | 24.5 | 20.7 | 84 |  | 20.3 | 3 | 84.49
B-19322 VIALE 26 | 203 | 3500 PSI | TORRE 2 PILOTE 59-71 | 2025-04-22 | 5/5/2025 12:00:00 AM | 13 | 24.5 | 19.6 | 80 |  | 20.5 | 3 | 80
B-19322 VIALE 26 | 203 | 3500 PSI | TORRE 2 PILOTE 59-71 | 2025-04-22 | 5/5/2025 12:00:00 AM | 13 | 24.5 | 22.8 | 93 |  | 20.5 | 3 | 93.061
B-19322 VIALE 26 | 203 | 3500 PSI | TORRE 2 PILOTE 59-71 | 2025-04-22 | 5/5/2025 12:00:00 AM | 13 | 24.5 | 19.1 | 78 |  | 20.5 | 3 | 77.959
B-19322 VIALE 26 | 203 | 3500 PSI | Torre 2 Pilote85 | 2025-05-21 | 6/3/2025 12:00:00 AM | 13 | 24.5 | 19.7 | 80 |  | 19.833 | 3 | 80.408
B-19322 VIALE 26 | 203 | 3500 PSI | Torre 2 Pilote85 | 2025-05-21 | 6/3/2025 12:00:00 AM | 13 | 24.5 | 19.8 | 81 |  | 19.833 | 3 | 80.816
B-19322 VIALE 26 | 203 | 3500 PSI | Torre 2 Pilote85 | 2025-05-21 | 6/3/2025 12:00:00 AM | 13 | 24.5 | 20 | 81 |  | 19.833 | 3 | 81.633
B-19322 VIALE 26 | 203 | 3500 PSI | TORRE 2 PILOTE 84 | 2025-05-29 | 6/11/2025 12:00:00 AM | 13 | 24.5 | 21 | 86 |  | 21.533 | 3 | 85.714
B-19322 VIALE 26 | 203 | 3500 PSI | TORRE 2 PILOTE 84 | 2025-05-29 | 6/11/2025 12:00:00 AM | 13 | 24.5 | 21.8 | 89 |  | 21.533 | 3 | 88.98
B-19322 VIALE 26 | 203 | 3500 PSI | TORRE 2 PILOTE 84 | 2025-05-29 | 6/11/2025 12:00:00 AM | 13 | 24.5 | 21.8 | 89 |  | 21.533 | 3 | 88.98
B-19322 VIALE 26 | 203.2 | concreto 3500 psi | Torre 2 Pilote 02-12 | 2025-06-26 | 7/9/2025 12:00:00 AM | 13 | 24.5 | 23.2 | 95 |  | 24.233 | 3 | 94.694
B-19322 VIALE 26 | 203.2 | concreto 3500 psi | Torre 2 Pilote 02-12 | 2025-06-26 | 7/9/2025 12:00:00 AM | 13 | 24.5 | 23.9 | 97 |  | 24.233 | 3 | 97.551
B-19322 VIALE 26 | 203.2 | concreto 3500 psi | Torre 2 Pilote 02-12 | 2025-06-26 | 7/9/2025 12:00:00 AM | 13 | 24.5 | 25.6 | 104 |  | 24.233 | 3 | 104.49
B-19322 VIALE 26 | 203.2 | concreto 3500 psi | Torre 1 Pilote 13 | 2025-08-15 | 8/28/2025 12:00:00 AM | 13 | 24.5 | 23.9 | 97 |  | 22.633 | 3 | 97.551
B-19322 VIALE 26 | 203.2 | concreto 3500 psi | Torre 1 Pilote 13 | 2025-08-15 | 8/28/2025 12:00:00 AM | 13 | 24.5 | 22.1 | 90 |  | 22.633 | 3 | 90.204
B-19322 VIALE 26 | 203.2 | concreto 3500 psi | Torre 1 Pilote 13 | 2025-08-15 | 8/28/2025 12:00:00 AM | 13 | 24.5 | 21.9 | 89 |  | 22.633 | 3 | 89.388
B-19322 VIALE 26 | 196.85 | concreto 3000 psi | Torre 1 Pilote 65 | 2025-08-15 | 8/28/2025 12:00:00 AM | 13 | 24.5 | 25.7 | 105 |  | 25.067 | 3 | 104.898
B-19322 VIALE 26 | 196.85 | concreto 3000 psi | Torre 1 Pilote 65 | 2025-08-15 | 8/28/2025 12:00:00 AM | 13 | 24.5 | 24.9 | 101 |  | 25.067 | 3 | 101.633
B-19322 VIALE 26 | 196.85 | concreto 3000 psi | Torre 1 Pilote 65 | 2025-08-15 | 8/28/2025 12:00:00 AM | 13 | 24.5 | 24.6 | 100 |  | 25.067 | 3 | 100.408
B-19322 VIALE 26 | 228.6 | 3000 PSI | MUROS T1 P8 EJES 1 Y 2 ENTRE A Y J M=1,18,19,12,14,15,17 | 2026-03-29 | 4/11/2026 12:00:00 AM | 13 | 21 | 27.9 | 133 | MURO | 28.167 | 3 | 132.857
B-19322 VIALE 26 | 228.6 | 3000 PSI | MUROS T1 P8 EJES 1 Y 2 ENTRE A Y J M=1,18,19,12,14,15,17 | 2026-03-29 | 4/11/2026 12:00:00 AM | 13 | 21 | 28.8 | 137 | MURO | 28.167 | 3 | 137.143
B-19322 VIALE 26 | 228.6 | 3000 PSI | MUROS T1 P8 EJES 1 Y 2 ENTRE A Y J M=1,18,19,12,14,15,17 | 2026-03-29 | 4/11/2026 12:00:00 AM | 13 | 21 | 27.8 | 132 | MURO | 28.167 | 3 | 132.381
B-19322 VIALE 26 | 215 | 3500 PSI | TORRE 2 PILOTE 106 | 2025-04-10 | 4/22/2025 12:00:00 AM | 12 | 24.5 | 27.5 | 112 |  | 28.067 | 3 | 112.245
B-19322 VIALE 26 | 215 | 3500 PSI | TORRE 2 PILOTE 106 | 2025-04-10 | 4/22/2025 12:00:00 AM | 12 | 24.5 | 28.9 | 118 |  | 28.067 | 3 | 117.959
B-19322 VIALE 26 | 215 | 3500 PSI | TORRE 2 PILOTE 106 | 2025-04-10 | 4/22/2025 12:00:00 AM | 12 | 24.5 | 27.8 | 113 |  | 28.067 | 3 | 113.469
B-19322 VIALE 26 | 228 | 3500 PSI | TORRE 2 PILOTE 55 | 2025-04-10 | 4/22/2025 12:00:00 AM | 12 | 24.5 | 17.7 | 72 |  | 19.3 | 3 | 72.245
B-19322 VIALE 26 | 228 | 3500 PSI | TORRE 2 PILOTE 55 | 2025-04-10 | 4/22/2025 12:00:00 AM | 12 | 24.5 | 20.8 | 85 |  | 19.3 | 3 | 84.898
B-19322 VIALE 26 | 228 | 3500 PSI | TORRE 2 PILOTE 55 | 2025-04-10 | 4/22/2025 12:00:00 AM | 12 | 24.5 | 19.4 | 79 |  | 19.3 | 3 | 79.184
B-19322 VIALE 26 | 177 | 3500 PSI | TORRE 1 PILOTE 01 | 2025-05-23 | 6/4/2025 12:00:00 AM | 12 | 24.5 | 19.8 | 81 |  | 20.433 | 3 | 80.816
B-19322 VIALE 26 | 177 | 3500 PSI | TORRE 1 PILOTE 01 | 2025-05-23 | 6/4/2025 12:00:00 AM | 12 | 24.5 | 20.4 | 83 |  | 20.433 | 3 | 83.265
B-19322 VIALE 26 | 177 | 3500 PSI | TORRE 1 PILOTE 01 | 2025-05-23 | 6/4/2025 12:00:00 AM | 12 | 24.5 | 21.1 | 86 |  | 20.433 | 3 | 86.122
B-19322 VIALE 26 | 177 | 3500 PSI | TORRE 2 PILOTE 09-88 | 2025-05-30 | 6/11/2025 12:00:00 AM | 12 | 24.5 | 19.4 | 79 |  | 17.933 | 3 | 79.184
B-19322 VIALE 26 | 177 | 3500 PSI | TORRE 2 PILOTE 09-88 | 2025-05-30 | 6/11/2025 12:00:00 AM | 12 | 24.5 | 16.5 | 67 |  | 17.933 | 3 | 67.347
B-19322 VIALE 26 | 177 | 3500 PSI | TORRE 2 PILOTE 09-88 | 2025-05-30 | 6/11/2025 12:00:00 AM | 12 | 24.5 | 17.9 | 73 |  | 17.933 | 3 | 73.061
B-19322 VIALE 26 | 190.5 | concreto 3500 psi | Torre 2 Pilote 20-34 | 2025-06-20 | 7/2/2025 12:00:00 AM | 12 | 24.5 | 22.6 | 92 |  | 23.967 | 3 | 92.245
B-19322 VIALE 26 | 190.5 | concreto 3500 psi | Torre 2 Pilote 20-34 | 2025-06-20 | 7/2/2025 12:00:00 AM | 12 | 24.5 | 25.9 | 106 |  | 23.967 | 3 | 105.714
B-19322 VIALE 26 | 190.5 | concreto 3500 psi | Torre 2 Pilote 20-34 | 2025-06-20 | 7/2/2025 12:00:00 AM | 12 | 24.5 | 23.4 | 96 |  | 23.967 | 3 | 95.51
B-19322 VIALE 26 | 228.6 | concreto 3500 psi | Torre 2 Pilote 99 | 2025-06-27 | 7/9/2025 12:00:00 AM | 12 | 24.5 | 21.2 | 86 |  | 23.433 | 3 | 86.531
B-19322 VIALE 26 | 228.6 | concreto 3500 psi | Torre 2 Pilote 99 | 2025-06-27 | 7/9/2025 12:00:00 AM | 12 | 24.5 | 24.4 | 100 |  | 23.433 | 3 | 99.592
B-19322 VIALE 26 | 228.6 | concreto 3500 psi | Torre 2 Pilote 99 | 2025-06-27 | 7/9/2025 12:00:00 AM | 12 | 24.5 | 24.7 | 101 |  | 23.433 | 3 | 100.816
B-19322 VIALE 26 | 228.6 | concreto 3500 psi | Torre 2 Pilote 95 | 2025-06-27 | 7/9/2025 12:00:00 AM | 12 | 24.5 | 19 | 77 |  | 18.8 | 3 | 77.551
B-19322 VIALE 26 | 228.6 | concreto 3500 psi | Torre 2 Pilote 95 | 2025-06-27 | 7/9/2025 12:00:00 AM | 12 | 24.5 | 18.9 | 77 |  | 18.8 | 3 | 77.143
B-19322 VIALE 26 | 228.6 | concreto 3500 psi | Torre 2 Pilote 95 | 2025-06-27 | 7/9/2025 12:00:00 AM | 12 | 24.5 | 18.5 | 75 |  | 18.8 | 3 | 75.51
B-19322 VIALE 26 | 196.85 | concreto 3000 psi | Torre 1 Pilote 89 | 2025-07-17 | 7/29/2025 12:00:00 AM | 12 | 24.5 | 17.3 | 70 |  | 18.767 | 3 | 70.612
B-19322 VIALE 26 | 196.85 | concreto 3000 psi | Torre 1 Pilote 89 | 2025-07-17 | 7/29/2025 12:00:00 AM | 12 | 24.5 | 18.6 | 76 |  | 18.767 | 3 | 75.918
B-19322 VIALE 26 | 196.85 | concreto 3000 psi | Torre 1 Pilote 89 | 2025-07-17 | 7/29/2025 12:00:00 AM | 12 | 24.5 | 20.4 | 83 |  | 18.767 | 3 | 83.265
B-19322 VIALE 26 | 215.9 | concreto 3500 psi | Torre 1 Pilote 03-52 | 2025-07-17 | 7/29/2025 12:00:00 AM | 12 | 24.5 | 22.9 | 93 |  | 23.567 | 3 | 93.469
B-19322 VIALE 26 | 215.9 | concreto 3500 psi | Torre 1 Pilote 03-52 | 2025-07-17 | 7/29/2025 12:00:00 AM | 12 | 24.5 | 21.9 | 89 |  | 23.567 | 3 | 89.388
B-19322 VIALE 26 | 215.9 | concreto 3500 psi | Torre 1 Pilote 03-52 | 2025-07-17 | 7/29/2025 12:00:00 AM | 12 | 24.5 | 25.9 | 106 |  | 23.567 | 3 | 105.714
B-19322 VIALE 26 | 234.95 | concreto 3500 psi | Torre 1 Pilote 68 | 2025-08-16 | 8/28/2025 12:00:00 AM | 12 | 24.5 | 20.7 | 84 |  | 21.867 | 3 | 84.49
B-19322 VIALE 26 | 234.95 | concreto 3500 psi | Torre 1 Pilote 68 | 2025-08-16 | 8/28/2025 12:00:00 AM | 12 | 24.5 | 22.4 | 91 |  | 21.867 | 3 | 91.429
B-19322 VIALE 26 | 234.95 | concreto 3500 psi | Torre 1 Pilote 68 | 2025-08-16 | 8/28/2025 12:00:00 AM | 12 | 24.5 | 22.5 | 92 |  | 21.867 | 3 | 91.837
B-19322 VIALE 26 | 203.2 | concreto 3500 psi | Torre grua Pilote C-2 | 2025-08-16 | 8/28/2025 12:00:00 AM | 12 | 24.5 | 24.5 | 100 |  | 23.667 | 3 | 100
B-19322 VIALE 26 | 203.2 | concreto 3500 psi | Torre grua Pilote C-2 | 2025-08-16 | 8/28/2025 12:00:00 AM | 12 | 24.5 | 23.9 | 97 |  | 23.667 | 3 | 97.551
B-19322 VIALE 26 | 203.2 | concreto 3500 psi | Torre grua Pilote C-2 | 2025-08-16 | 8/28/2025 12:00:00 AM | 12 | 24.5 | 22.6 | 92 |  | 23.667 | 3 | 92.245
B-19322 VIALE 26 | 177.8 | 3000 PSI | MUROS T2 PISO 13 EJE 11 AL 15 JYF #29,9,32 | 2026-03-30 | 4/11/2026 12:00:00 AM | 12 | 21 | 21.2 | 101 | MURO | 21.133 | 3 | 100.952
B-19322 VIALE 26 | 177.8 | 3000 PSI | MUROS T2 PISO 13 EJE 11 AL 15 JYF #29,9,32 | 2026-03-30 | 4/11/2026 12:00:00 AM | 12 | 21 | 20.8 | 99 | MURO | 21.133 | 3 | 99.048
B-19322 VIALE 26 | 177.8 | 3000 PSI | MUROS T2 PISO 13 EJE 11 AL 15 JYF #29,9,32 | 2026-03-30 | 4/11/2026 12:00:00 AM | 12 | 21 | 21.4 | 102 | MURO | 21.133 | 3 | 101.905
B-19322 VIALE 26 | 215 | 3500 PSI | TORRE 2 PILOTE 91 | 2025-04-28 | 5/9/2025 12:00:00 AM | 11 | 24.5 | 19.6 | 80 |  | 20.533 | 3 | 80
B-19322 VIALE 26 | 215 | 3500 PSI | TORRE 2 PILOTE 91 | 2025-04-28 | 5/9/2025 12:00:00 AM | 11 | 24.5 | 22.8 | 93 |  | 20.533 | 3 | 93.061
B-19322 VIALE 26 | 215 | 3500 PSI | TORRE 2 PILOTE 91 | 2025-04-28 | 5/9/2025 12:00:00 AM | 11 | 24.5 | 19.2 | 78 |  | 20.533 | 3 | 78.367
B-19322 VIALE 26 | 228 | 3500 PSI | TORRE 2 PILOTE 39 | 2025-05-23 | 6/3/2025 12:00:00 AM | 11 | 24.5 | 19.6 | 80 |  | 19.967 | 3 | 80
B-19322 VIALE 26 | 228 | 3500 PSI | TORRE 2 PILOTE 39 | 2025-05-23 | 6/3/2025 12:00:00 AM | 11 | 24.5 | 19.5 | 79 |  | 19.967 | 3 | 79.592
B-19322 VIALE 26 | 228 | 3500 PSI | TORRE 2 PILOTE 39 | 2025-05-23 | 6/3/2025 12:00:00 AM | 11 | 24.5 | 20.8 | 85 |  | 19.967 | 3 | 84.898
B-19322 VIALE 26 | 203 | 3500 PSI | TORRE 2 PILOTE 75 | 2025-05-31 | 6/11/2025 12:00:00 AM | 11 | 24.5 | 14.3 | 58 |  | 14.433 | 3 | 58.367
B-19322 VIALE 26 | 203 | 3500 PSI | TORRE 2 PILOTE 75 | 2025-05-31 | 6/11/2025 12:00:00 AM | 11 | 24.5 | 14.6 | 60 |  | 14.433 | 3 | 59.592
B-19322 VIALE 26 | 203 | 3500 PSI | TORRE 2 PILOTE 75 | 2025-05-31 | 6/11/2025 12:00:00 AM | 11 | 24.5 | 14.4 | 59 |  | 14.433 | 3 | 58.776
B-19322 VIALE 26 | 203 | 3500 PSI | TORRE 2 PILOTE 35-01 | 2025-06-13 | 6/24/2025 12:00:00 AM | 11 | 24.5 | 22.8 | 93 |  | 22.7 | 3 | 93.061
B-19322 VIALE 26 | 203 | 3500 PSI | TORRE 2 PILOTE 35-01 | 2025-06-13 | 6/24/2025 12:00:00 AM | 11 | 24.5 | 22.7 | 93 |  | 22.7 | 3 | 92.653
B-19322 VIALE 26 | 203 | 3500 PSI | TORRE 2 PILOTE 35-01 | 2025-06-13 | 6/24/2025 12:00:00 AM | 11 | 24.5 | 22.6 | 92 |  | 22.7 | 3 | 92.245
B-19322 VIALE 26 | 203.2 | concreto 3500 psi | Torre 2 Pilote 22 | 2025-06-21 | 7/2/2025 12:00:00 AM | 11 | 24.5 | 26.1 | 106 |  | 27.867 | 3 | 106.531
B-19322 VIALE 26 | 203.2 | concreto 3500 psi | Torre 2 Pilote 22 | 2025-06-21 | 7/2/2025 12:00:00 AM | 11 | 24.5 | 29.3 | 119 |  | 27.867 | 3 | 119.592
B-19322 VIALE 26 | 203.2 | concreto 3500 psi | Torre 2 Pilote 22 | 2025-06-21 | 7/2/2025 12:00:00 AM | 11 | 24.5 | 28.2 | 115 |  | 27.867 | 3 | 115.102
B-19322 VIALE 26 | 203.2 | concreto 3500 psi | Torre 2 Pilote 16-97 | 2025-06-28 | 7/9/2025 12:00:00 AM | 11 | 24.5 | 24 | 98 |  | 23.6 | 3 | 97.959
B-19322 VIALE 26 | 203.2 | concreto 3500 psi | Torre 2 Pilote 16-97 | 2025-06-28 | 7/9/2025 12:00:00 AM | 11 | 24.5 | 25.1 | 102 |  | 23.6 | 3 | 102.449
B-19322 VIALE 26 | 203.2 | concreto 3500 psi | Torre 2 Pilote 16-97 | 2025-06-28 | 7/9/2025 12:00:00 AM | 11 | 24.5 | 21.7 | 89 |  | 23.6 | 3 | 88.571
B-19322 VIALE 26 | 228.6 | concreto 3500 psi | Torre 1 Pilote 42 | 2025-08-22 | 9/2/2025 12:00:00 AM | 11 | 24.5 | 22 | 90 |  | 22.567 | 3 | 89.796
B-19322 VIALE 26 | 228.6 | concreto 3500 psi | Torre 1 Pilote 42 | 2025-08-22 | 9/2/2025 12:00:00 AM | 11 | 24.5 | 22.6 | 92 |  | 22.567 | 3 | 92.245
B-19322 VIALE 26 | 228.6 | concreto 3500 psi | Torre 1 Pilote 42 | 2025-08-22 | 9/2/2025 12:00:00 AM | 11 | 24.5 | 23.1 | 94 |  | 22.567 | 3 | 94.286
B-19322 VIALE 26 | 215 | 3500 PSI | TORRE 2 PILOTE 65 | 2025-04-12 | 4/22/2025 12:00:00 AM | 10 | 24.5 | 24.9 | 101 |  | 25.2 | 3 | 101.633
B-19322 VIALE 26 | 215 | 3500 PSI | TORRE 2 PILOTE 65 | 2025-04-12 | 4/22/2025 12:00:00 AM | 10 | 24.5 | 24.9 | 102 |  | 25.2 | 3 | 101.633
B-19322 VIALE 26 | 215 | 3500 PSI | TORRE 2 PILOTE 65 | 2025-04-12 | 4/22/2025 12:00:00 AM | 10 | 24.5 | 25.8 | 105 |  | 25.2 | 3 | 105.306
B-19322 VIALE 26 | 177 | 3500 PSI | TORRE 2 PILOTE 62 | 2025-04-23 | 5/3/2025 12:00:00 AM | 10 | 24.5 | 32.1 | 131 |  | 32.533 | 3 | 131.02
B-19322 VIALE 26 | 177 | 3500 PSI | TORRE 2 PILOTE 62 | 2025-04-23 | 5/3/2025 12:00:00 AM | 10 | 24.5 | 33 | 135 |  | 32.533 | 3 | 134.694
B-19322 VIALE 26 | 177 | 3500 PSI | TORRE 2 PILOTE 62 | 2025-04-23 | 5/3/2025 12:00:00 AM | 10 | 24.5 | 32.5 | 132 |  | 32.533 | 3 | 132.653
B-19322 VIALE 26 | 215 | 3500 PSI | TORRE 2 PILOTE 40 | 2025-04-30 | 5/10/2025 12:00:00 AM | 10 | 24.5 | 21.4 | 88 |  | 21.8 | 3 | 87.347
B-19322 VIALE 26 | 215 | 3500 PSI | TORRE 2 PILOTE 40 | 2025-04-30 | 5/10/2025 12:00:00 AM | 10 | 24.5 | 21.5 | 88 |  | 21.8 | 3 | 87.755
B-19322 VIALE 26 | 215 | 3500 PSI | TORRE 2 PILOTE 40 | 2025-04-30 | 5/10/2025 12:00:00 AM | 10 | 24.5 | 22.5 | 92 |  | 21.8 | 3 | 91.837
B-19322 VIALE 26 | 190 | 3500 PSI | TORRE 2 PILOTE 87 | 2025-04-29 | 5/9/2025 12:00:00 AM | 10 | 24.5 | 20.9 | 85 |  | 20.4 | 3 | 85.306
B-19322 VIALE 26 | 190 | 3500 PSI | TORRE 2 PILOTE 87 | 2025-04-29 | 5/9/2025 12:00:00 AM | 10 | 24.5 | 20.6 | 84 |  | 20.4 | 3 | 84.082
B-19322 VIALE 26 | 190 | 3500 PSI | TORRE 2 PILOTE 87 | 2025-04-29 | 5/9/2025 12:00:00 AM | 10 | 24.5 | 19.7 | 80 |  | 20.4 | 3 | 80.408
B-19322 VIALE 26 | 0 | 3500 PSI | TORRE 2 PILOTE 90-43 | 2025-05-07 | 5/17/2025 12:00:00 AM | 10 | 24.5 | 19.5 | 80 |  | 19.6 | 3 | 79.592
B-19322 VIALE 26 | 0 | 3500 PSI | TORRE 2 PILOTE 90-43 | 2025-05-07 | 5/17/2025 12:00:00 AM | 10 | 24.5 | 17.8 | 73 |  | 19.6 | 3 | 72.653
B-19322 VIALE 26 | 0 | 3500 PSI | TORRE 2 PILOTE 90-43 | 2025-05-07 | 5/17/2025 12:00:00 AM | 10 | 24.5 | 21.5 | 88 |  | 19.6 | 3 | 87.755
B-19322 VIALE 26 | 203 | 3500 PSI | TORRE 2 PILOTE 42 | 2025-05-14 | 5/24/2025 12:00:00 AM | 10 | 24.5 | 33.4 | 136 |  | 32.233 | 3 | 136.327
B-19322 VIALE 26 | 203 | 3500 PSI | TORRE 2 PILOTE 42 | 2025-05-14 | 5/24/2025 12:00:00 AM | 10 | 24.5 | 31.3 | 128 |  | 32.233 | 3 | 127.755
B-19322 VIALE 26 | 203 | 3500 PSI | TORRE 2 PILOTE 42 | 2025-05-14 | 5/24/2025 12:00:00 AM | 10 | 24.5 | 32 | 130 |  | 32.233 | 3 | 130.612
B-19322 VIALE 26 | 203 | 3500 PSI | TORRE 1 PILOTE 79 | 2025-05-24 | 6/3/2025 12:00:00 AM | 10 | 24.5 | 20.4 | 83 |  | 20.233 | 3 | 83.265
B-19322 VIALE 26 | 203 | 3500 PSI | TORRE 1 PILOTE 79 | 2025-05-24 | 6/3/2025 12:00:00 AM | 10 | 24.5 | 20.3 | 83 |  | 20.233 | 3 | 82.857
B-19322 VIALE 26 | 203 | 3500 PSI | TORRE 1 PILOTE 79 | 2025-05-24 | 6/3/2025 12:00:00 AM | 10 | 24.5 | 20 | 81 |  | 20.233 | 3 | 81.633
B-19322 VIALE 26 | 177 | 3500 PSI | TORRE 2 PILOTE 27 | 2025-06-07 | 6/17/2025 12:00:00 AM | 10 | 24.5 | 28.1 | 114 |  | 29.333 | 3 | 114.694
B-19322 VIALE 26 | 177 | 3500 PSI | TORRE 2 PILOTE 27 | 2025-06-07 | 6/17/2025 12:00:00 AM | 10 | 24.5 | 30.3 | 124 |  | 29.333 | 3 | 123.673
B-19322 VIALE 26 | 177 | 3500 PSI | TORRE 2 PILOTE 27 | 2025-06-07 | 6/17/2025 12:00:00 AM | 10 | 24.5 | 29.6 | 121 |  | 29.333 | 3 | 120.816
B-19322 VIALE 26 | 177 | 3500 PSI | TORRE 2 PILOTE 10 | 2025-06-14 | 6/24/2025 12:00:00 AM | 10 | 24.5 | 20.4 | 83 |  | 21.2 | 3 | 83.265
B-19322 VIALE 26 | 177 | 3500 PSI | TORRE 2 PILOTE 10 | 2025-06-14 | 6/24/2025 12:00:00 AM | 10 | 24.5 | 21.7 | 88 |  | 21.2 | 3 | 88.571
B-19322 VIALE 26 | 177 | 3500 PSI | TORRE 2 PILOTE 10 | 2025-06-14 | 6/24/2025 12:00:00 AM | 10 | 24.5 | 21.5 | 88 |  | 21.2 | 3 | 87.755
B-19322 VIALE 26 | 215.9 | concreto 3000 psi | Torre 1 Pilote 56 | 2025-08-23 | 9/2/2025 12:00:00 AM | 10 | 24.5 | 21.3 | 87 |  | 21.1 | 3 | 86.939
B-19322 VIALE 26 | 215.9 | concreto 3000 psi | Torre 1 Pilote 56 | 2025-08-23 | 9/2/2025 12:00:00 AM | 10 | 24.5 | 21.5 | 88 |  | 21.1 | 3 | 87.755
B-19322 VIALE 26 | 215.9 | concreto 3000 psi | Torre 1 Pilote 56 | 2025-08-23 | 9/2/2025 12:00:00 AM | 10 | 24.5 | 20.5 | 84 |  | 21.1 | 3 | 83.673
B-19322 VIALE 26 | 177 | 3500 PSI | TORRE 2 PILOTE 58 | 2025-03-31 | 4/9/2025 12:00:00 AM | 9 | 24.5 | 20.3 | 83 |  | 21.5 | 3 | 82.857
B-19322 VIALE 26 | 177 | 3500 PSI | TORRE 2 PILOTE 58 | 2025-03-31 | 4/9/2025 12:00:00 AM | 9 | 24.5 | 22.3 | 91 |  | 21.5 | 3 | 91.02
B-19322 VIALE 26 | 177 | 3500 PSI | TORRE 2 PILOTE 58 | 2025-03-31 | 4/9/2025 12:00:00 AM | 9 | 24.5 | 21.9 | 89 |  | 21.5 | 3 | 89.388
B-19322 VIALE 26 | 203 | 3500 PSI | TORRE 2 PILOTE 67 | 2025-04-03 | 4/12/2025 12:00:00 AM | 9 | 24.5 | 21.2 | 86 |  | 22.6 | 3 | 86.531
B-19322 VIALE 26 | 203 | 3500 PSI | TORRE 2 PILOTE 67 | 2025-04-03 | 4/12/2025 12:00:00 AM | 9 | 24.5 | 23.4 | 96 |  | 22.6 | 3 | 95.51
B-19322 VIALE 26 | 203 | 3500 PSI | TORRE 2 PILOTE 67 | 2025-04-03 | 4/12/2025 12:00:00 AM | 9 | 24.5 | 23.2 | 94 |  | 22.6 | 3 | 94.694
B-19322 VIALE 26 | 203 | 3500 PSI | TORRE 2 PILOTE 66 | 2025-04-24 | 5/3/2025 12:00:00 AM | 9 | 24.5 | 20.3 | 83 |  | 19.033 | 3 | 82.857
B-19322 VIALE 26 | 203 | 3500 PSI | TORRE 2 PILOTE 66 | 2025-04-24 | 5/3/2025 12:00:00 AM | 9 | 24.5 | 18.4 | 75 |  | 19.033 | 3 | 75.102
B-19322 VIALE 26 | 203 | 3500 PSI | TORRE 2 PILOTE 66 | 2025-04-24 | 5/3/2025 12:00:00 AM | 9 | 24.5 | 18.4 | 75 |  | 19.033 | 3 | 75.102
B-19322 VIALE 26 | 0 | 3500 PSI | TORRE 2 PILOTE 25-46 | 2025-05-08 | 5/17/2025 12:00:00 AM | 9 | 24.5 | 24.3 | 99 |  | 23.2 | 3 | 99.184
B-19322 VIALE 26 | 0 | 3500 PSI | TORRE 2 PILOTE 25-46 | 2025-05-08 | 5/17/2025 12:00:00 AM | 9 | 24.5 | 24.7 | 101 |  | 23.2 | 3 | 100.816
B-19322 VIALE 26 | 0 | 3500 PSI | TORRE 2 PILOTE 25-46 | 2025-05-08 | 5/17/2025 12:00:00 AM | 9 | 24.5 | 20.6 | 84 |  | 23.2 | 3 | 84.082
B-19322 VIALE 26 | 203 | 3500 PSI | TORRE 2 PILOTE 48 | 2025-05-15 | 5/24/2025 12:00:00 AM | 9 | 24.5 | 21.2 | 86 |  | 21.267 | 3 | 86.531
B-19322 VIALE 26 | 203 | 3500 PSI | TORRE 2 PILOTE 48 | 2025-05-15 | 5/24/2025 12:00:00 AM | 9 | 24.5 | 23.1 | 94 |  | 21.267 | 3 | 94.286
B-19322 VIALE 26 | 203 | 3500 PSI | TORRE 2 PILOTE 48 | 2025-05-15 | 5/24/2025 12:00:00 AM | 9 | 24.5 | 19.5 | 79 |  | 21.267 | 3 | 79.592
B-19322 VIALE 26 | 203 | 3500 PSI | TORRE 2 PILOTE 78 | 2025-05-15 | 5/24/2025 12:00:00 AM | 9 | 24.5 | 25.4 | 104 |  | 24.7 | 3 | 103.673
B-19322 VIALE 26 | 203 | 3500 PSI | TORRE 2 PILOTE 78 | 2025-05-15 | 5/24/2025 12:00:00 AM | 9 | 24.5 | 23.7 | 96 |  | 24.7 | 3 | 96.735
B-19322 VIALE 26 | 203 | 3500 PSI | TORRE 2 PILOTE 78 | 2025-05-15 | 5/24/2025 12:00:00 AM | 9 | 24.5 | 25 | 102 |  | 24.7 | 3 | 102.041
B-19322 VIALE 26 | 190 | 3500 PSI | TORRE 2 PILOTE 68-89 | 2025-04-30 | 5/9/2025 12:00:00 AM | 9 | 24.5 | 19.9 | 81 |  | 20.767 | 3 | 81.224
B-19322 VIALE 26 | 190 | 3500 PSI | TORRE 2 PILOTE 68-89 | 2025-04-30 | 5/9/2025 12:00:00 AM | 9 | 24.5 | 21.5 | 88 |  | 20.767 | 3 | 87.755
B-19322 VIALE 26 | 190 | 3500 PSI | TORRE 2 PILOTE 68-89 | 2025-04-30 | 5/9/2025 12:00:00 AM | 9 | 24.5 | 20.9 | 85 |  | 20.767 | 3 | 85.306
B-19322 VIALE 26 | 234.95 | concreto 3500 psi | Torre 1 Pilote 32 | 2025-09-04 | 9/13/2025 12:00:00 AM | 9 | 24.5 | 15.3 | 63 |  | 14.833 | 3 | 62.449
B-19322 VIALE 26 | 234.95 | concreto 3500 psi | Torre 1 Pilote 32 | 2025-09-04 | 9/13/2025 12:00:00 AM | 9 | 24.5 | 14.1 | 58 |  | 14.833 | 3 | 57.551
B-19322 VIALE 26 | 234.95 | concreto 3500 psi | Torre 1 Pilote 32 | 2025-09-04 | 9/13/2025 12:00:00 AM | 9 | 24.5 | 15.1 | 62 |  | 14.833 | 3 | 61.633
B-19322 VIALE 26 | 209.55 | concreto 3000 psi | Torre 1 Pilote 85 | 2025-09-04 | 9/13/2025 12:00:00 AM | 9 | 24.5 | 16.5 | 67 |  | 16.967 | 3 | 67.347
B-19322 VIALE 26 | 209.55 | concreto 3000 psi | Torre 1 Pilote 85 | 2025-09-04 | 9/13/2025 12:00:00 AM | 9 | 24.5 | 17 | 69 |  | 16.967 | 3 | 69.388
B-19322 VIALE 26 | 209.55 | concreto 3000 psi | Torre 1 Pilote 85 | 2025-09-04 | 9/13/2025 12:00:00 AM | 9 | 24.5 | 17.4 | 71 |  | 16.967 | 3 | 71.02
B-19322 VIALE 26 | 177.8 | concreto 3500 psi | Torre 1 Pilote 30 | 2025-08-19 | 8/28/2025 12:00:00 AM | 9 | 24.5 | 24 | 98 |  | 23.267 | 3 | 97.959
B-19322 VIALE 26 | 177.8 | concreto 3500 psi | Torre 1 Pilote 30 | 2025-08-19 | 8/28/2025 12:00:00 AM | 9 | 24.5 | 22.8 | 93 |  | 23.267 | 3 | 93.061
B-19322 VIALE 26 | 177.8 | concreto 3500 psi | Torre 1 Pilote 30 | 2025-08-19 | 8/28/2025 12:00:00 AM | 9 | 24.5 | 23 | 94 |  | 23.267 | 3 | 93.878
B-19322 VIALE 26 | 190.5 | concreto 3500 psi | Torre grua Pilote A-3 | 2025-08-19 | 8/28/2025 12:00:00 AM | 9 | 24.5 | 22.6 | 92 |  | 23.067 | 3 | 92.245
B-19322 VIALE 26 | 190.5 | concreto 3500 psi | Torre grua Pilote A-3 | 2025-08-19 | 8/28/2025 12:00:00 AM | 9 | 24.5 | 23.8 | 97 |  | 23.067 | 3 | 97.143
B-19322 VIALE 26 | 190.5 | concreto 3500 psi | Torre grua Pilote A-3 | 2025-08-19 | 8/28/2025 12:00:00 AM | 9 | 24.5 | 22.8 | 93 |  | 23.067 | 3 | 93.061
B-19322 VIALE 26 | 152.4 | 3000 PSI | PLACA T2 P14 EJE 8 AL 10 ENTRE A Y J | 2026-04-11 | 4/20/2026 12:00:00 AM | 9 | 21 | 29.5 | 140 | PLACA | 28.6 | 3 | 140.476
B-19322 VIALE 26 | 152.4 | 3000 PSI | PLACA T2 P14 EJE 8 AL 10 ENTRE A Y J | 2026-04-11 | 4/20/2026 12:00:00 AM | 9 | 21 | 28.6 | 136 | PLACA | 28.6 | 3 | 136.19
B-19322 VIALE 26 | 152.4 | 3000 PSI | PLACA T2 P14 EJE 8 AL 10 ENTRE A Y J | 2026-04-11 | 4/20/2026 12:00:00 AM | 9 | 21 | 27.7 | 132 | PLACA | 28.6 | 3 | 131.905
B-19322 VIALE 26 | 177.8 | 3000 PSI | PLACA T1 PISO 10 EJES 15 Y 12 ENTRE A Y J | 2026-04-11 | 4/20/2026 12:00:00 AM | 9 | 21 | 21.5 | 102 | PLACA | 22 | 3 | 102.381
B-19322 VIALE 26 | 177.8 | 3000 PSI | PLACA T1 PISO 10 EJES 15 Y 12 ENTRE A Y J | 2026-04-11 | 4/20/2026 12:00:00 AM | 9 | 21 | 23 | 110 | PLACA | 22 | 3 | 109.524
B-19322 VIALE 26 | 177.8 | 3000 PSI | PLACA T1 PISO 10 EJES 15 Y 12 ENTRE A Y J | 2026-04-11 | 4/20/2026 12:00:00 AM | 9 | 21 | 21.5 | 102 | PLACA | 22 | 3 | 102.381
B-19322 VIALE 26 | 228.6 | 4000 PSI | MUROS TORRE 2 PISO 3 EJE 05 ENTRE A y J M=32-29-09 | 2025-12-18 | 12/26/2025 12:00:00 AM | 8 | 28 | 27 | 96 | MURO | 27.3 | 3 | 96.429
B-19322 VIALE 26 | 228.6 | 4000 PSI | MUROS TORRE 2 PISO 3 EJE 05 ENTRE A y J M=32-29-09 | 2025-12-18 | 12/26/2025 12:00:00 AM | 8 | 28 | 28 | 100 | MURO | 27.3 | 3 | 100
B-19322 VIALE 26 | 228.6 | 4000 PSI | MUROS TORRE 2 PISO 3 EJE 05 ENTRE A y J M=32-29-09 | 2025-12-18 | 12/26/2025 12:00:00 AM | 8 | 28 | 26.9 | 96 | MURO | 27.3 | 3 | 96.071
B-19322 VIALE 26 | 203 | 3500 PSI | TORRE 2 PILOTE 78 | 2025-03-25 | 4/2/2025 12:00:00 AM | 8 | 24.5 | 27.5 | 112 |  | 26.933 | 3 | 112.245
B-19322 VIALE 26 | 203 | 3500 PSI | TORRE 2 PILOTE 78 | 2025-03-25 | 4/2/2025 12:00:00 AM | 8 | 24.5 | 28.4 | 116 |  | 26.933 | 3 | 115.918
B-19322 VIALE 26 | 203 | 3500 PSI | TORRE 2 PILOTE 78 | 2025-03-25 | 4/2/2025 12:00:00 AM | 8 | 24.5 | 24.9 | 102 |  | 26.933 | 3 | 101.633
B-19322 VIALE 26 | 203 | 3500 PSI | TORRE 2 PILOTE 56 | 2025-04-14 | 4/22/2025 12:00:00 AM | 8 | 24.5 | 23.7 | 96 |  | 22.533 | 3 | 96.735
B-19322 VIALE 26 | 203 | 3500 PSI | TORRE 2 PILOTE 56 | 2025-04-14 | 4/22/2025 12:00:00 AM | 8 | 24.5 | 19.2 | 78 |  | 22.533 | 3 | 78.367
B-19322 VIALE 26 | 203 | 3500 PSI | TORRE 2 PILOTE 56 | 2025-04-14 | 4/22/2025 12:00:00 AM | 8 | 24.5 | 24.7 | 101 |  | 22.533 | 3 | 100.816
B-19322 VIALE 26 | 177 | 3500 PSI | TORRE 2 PILOTE 92 | 2025-04-25 | 5/3/2025 12:00:00 AM | 8 | 24.5 | 22.8 | 93 |  | 23.733 | 3 | 93.061
B-19322 VIALE 26 | 177 | 3500 PSI | TORRE 2 PILOTE 92 | 2025-04-25 | 5/3/2025 12:00:00 AM | 8 | 24.5 | 24.1 | 98 |  | 23.733 | 3 | 98.367
B-19322 VIALE 26 | 177 | 3500 PSI | TORRE 2 PILOTE 92 | 2025-04-25 | 5/3/2025 12:00:00 AM | 8 | 24.5 | 24.3 | 99 |  | 23.733 | 3 | 99.184
B-19322 VIALE 26 | 0 | 3500 PSI | TORRE 2 PILOTE 83 | 2025-05-09 | 5/17/2025 12:00:00 AM | 8 | 24.5 | 23.5 | 96 |  | 22.833 | 3 | 95.918
B-19322 VIALE 26 | 0 | 3500 PSI | TORRE 2 PILOTE 83 | 2025-05-09 | 5/17/2025 12:00:00 AM | 8 | 24.5 | 21.5 | 88 |  | 22.833 | 3 | 87.755
B-19322 VIALE 26 | 0 | 3500 PSI | TORRE 2 PILOTE 83 | 2025-05-09 | 5/17/2025 12:00:00 AM | 8 | 24.5 | 23.5 | 96 |  | 22.833 | 3 | 95.918
B-19322 VIALE 26 | 0 | 3500 PSI | TORRE 2 PILOTE 49 | 2025-05-09 | 5/17/2025 12:00:00 AM | 8 | 24.5 | 20.4 | 83 |  | 20.8 | 3 | 83.265
B-19322 VIALE 26 | 0 | 3500 PSI | TORRE 2 PILOTE 49 | 2025-05-09 | 5/17/2025 12:00:00 AM | 8 | 24.5 | 22.3 | 91 |  | 20.8 | 3 | 91.02
B-19322 VIALE 26 | 0 | 3500 PSI | TORRE 2 PILOTE 49 | 2025-05-09 | 5/17/2025 12:00:00 AM | 8 | 24.5 | 19.7 | 80 |  | 20.8 | 3 | 80.408
B-19322 VIALE 26 | 228 | 3500 PSI | TORRE 2 PILOTE 93 | 2025-05-16 | 5/24/2025 12:00:00 AM | 8 | 24.5 | 12.1 | 50 |  | 11.633 | 3 | 49.388
B-19322 VIALE 26 | 228 | 3500 PSI | TORRE 2 PILOTE 93 | 2025-05-16 | 5/24/2025 12:00:00 AM | 8 | 24.5 | 13 | 53 |  | 11.633 | 3 | 53.061
B-19322 VIALE 26 | 228 | 3500 PSI | TORRE 2 PILOTE 93 | 2025-05-16 | 5/24/2025 12:00:00 AM | 8 | 24.5 | 9.8 | 40 |  | 11.633 | 3 | 40
B-19322 VIALE 26 | 203 | 3500 PSI | TORRE 2 PILOTE 81 | 2025-05-16 | 5/24/2025 12:00:00 AM | 8 | 24.5 | 18.6 | 76 |  | 19.333 | 3 | 75.918
B-19322 VIALE 26 | 203 | 3500 PSI | TORRE 2 PILOTE 81 | 2025-05-16 | 5/24/2025 12:00:00 AM | 8 | 24.5 | 19.4 | 79 |  | 19.333 | 3 | 79.184
B-19322 VIALE 26 | 203 | 3500 PSI | TORRE 2 PILOTE 81 | 2025-05-16 | 5/24/2025 12:00:00 AM | 8 | 24.5 | 20 | 81 |  | 19.333 | 3 | 81.633
B-19322 VIALE 26 | 203 | 3500 PSI | TORRE 2 PILOTE 86 | 2025-05-26 | 6/3/2025 12:00:00 AM | 8 | 24.5 | 24.5 | 100 |  | 24.133 | 3 | 100
B-19322 VIALE 26 | 203 | 3500 PSI | TORRE 2 PILOTE 86 | 2025-05-26 | 6/3/2025 12:00:00 AM | 8 | 24.5 | 25.5 | 104 |  | 24.133 | 3 | 104.082
B-19322 VIALE 26 | 203 | 3500 PSI | TORRE 2 PILOTE 86 | 2025-05-26 | 6/3/2025 12:00:00 AM | 8 | 24.5 | 22.4 | 92 |  | 24.133 | 3 | 91.429
B-19322 VIALE 26 | 228 | 3500 PSI | Torre 2 Pilote 78' | 2025-06-03 | 6/11/2025 12:00:00 AM | 8 | 24.5 | 19.5 | 80 |  | 20.567 | 3 | 79.592
B-19322 VIALE 26 | 228 | 3500 PSI | Torre 2 Pilote 78' | 2025-06-03 | 6/11/2025 12:00:00 AM | 8 | 24.5 | 23.2 | 95 |  | 20.567 | 3 | 94.694
B-19322 VIALE 26 | 228 | 3500 PSI | Torre 2 Pilote 78' | 2025-06-03 | 6/11/2025 12:00:00 AM | 8 | 24.5 | 19 | 78 |  | 20.567 | 3 | 77.551
B-19322 VIALE 26 | 177 | 3500 PSI | TORRE 2 PILOTE 29 | 2025-06-09 | 6/17/2025 12:00:00 AM | 8 | 24.5 | 24.2 | 99 |  | 23.3 | 3 | 98.776
B-19322 VIALE 26 | 177 | 3500 PSI | TORRE 2 PILOTE 29 | 2025-06-09 | 6/17/2025 12:00:00 AM | 8 | 24.5 | 23.9 | 97 |  | 23.3 | 3 | 97.551
B-19322 VIALE 26 | 177 | 3500 PSI | TORRE 2 PILOTE 29 | 2025-06-09 | 6/17/2025 12:00:00 AM | 8 | 24.5 | 21.8 | 89 |  | 23.3 | 3 | 88.98
B-19322 VIALE 26 | 177 | 3500 PSI | TORRE 2 PILOTE 37 | 2025-06-16 | 6/24/2025 12:00:00 AM | 8 | 24.5 | 19.6 | 80 |  | 22.033 | 3 | 80
B-19322 VIALE 26 | 177 | 3500 PSI | TORRE 2 PILOTE 37 | 2025-06-16 | 6/24/2025 12:00:00 AM | 8 | 24.5 | 23 | 94 |  | 22.033 | 3 | 93.878
B-19322 VIALE 26 | 177 | 3500 PSI | TORRE 2 PILOTE 37 | 2025-06-16 | 6/24/2025 12:00:00 AM | 8 | 24.5 | 23.5 | 96 |  | 22.033 | 3 | 95.918
B-19322 VIALE 26 | 203.2 | concreto 3500 psi | Torre 2 Pilote 11-52 | 2025-06-24 | 7/2/2025 12:00:00 AM | 8 | 24.5 | 21.9 | 89 |  | 21.467 | 3 | 89.388
B-19322 VIALE 26 | 203.2 | concreto 3500 psi | Torre 2 Pilote 11-52 | 2025-06-24 | 7/2/2025 12:00:00 AM | 8 | 24.5 | 21.1 | 86 |  | 21.467 | 3 | 86.122
B-19322 VIALE 26 | 203.2 | concreto 3500 psi | Torre 2 Pilote 11-52 | 2025-06-24 | 7/2/2025 12:00:00 AM | 8 | 24.5 | 21.4 | 87 |  | 21.467 | 3 | 87.347
B-19322 VIALE 26 | 228.6 | concreto 3500 psi | Torre 2 Pilote 18 -13 | 2025-07-01 | 7/9/2025 12:00:00 AM | 8 | 24.5 | 20.5 | 84 |  | 20.167 | 3 | 83.673
B-19322 VIALE 26 | 228.6 | concreto 3500 psi | Torre 2 Pilote 18 -13 | 2025-07-01 | 7/9/2025 12:00:00 AM | 8 | 24.5 | 19.2 | 78 |  | 20.167 | 3 | 78.367
B-19322 VIALE 26 | 228.6 | concreto 3500 psi | Torre 2 Pilote 18 -13 | 2025-07-01 | 7/9/2025 12:00:00 AM | 8 | 24.5 | 20.8 | 85 |  | 20.167 | 3 | 84.898
B-19322 VIALE 26 | 222.25 | concreto 3500 psi | Torre 1 Pilote 49 | 2025-07-31 | 8/8/2025 12:00:00 AM | 8 | 24.5 | 17.7 | 72 |  | 19.867 | 3 | 72.245
B-19322 VIALE 26 | 222.25 | concreto 3500 psi | Torre 1 Pilote 49 | 2025-07-31 | 8/8/2025 12:00:00 AM | 8 | 24.5 | 21.4 | 87 |  | 19.867 | 3 | 87.347
B-19322 VIALE 26 | 222.25 | concreto 3500 psi | Torre 1 Pilote 49 | 2025-07-31 | 8/8/2025 12:00:00 AM | 8 | 24.5 | 20.5 | 84 |  | 19.867 | 3 | 83.673
B-19322 VIALE 26 | 203.2 | concreto 3000 psi | Torre 1 Pilote 66 | 2025-07-31 | 8/8/2025 12:00:00 AM | 8 | 24.5 | 16.9 | 69 |  | 16.533 | 3 | 68.98
B-19322 VIALE 26 | 203.2 | concreto 3000 psi | Torre 1 Pilote 66 | 2025-07-31 | 8/8/2025 12:00:00 AM | 8 | 24.5 | 17.3 | 71 |  | 16.533 | 3 | 70.612
B-19322 VIALE 26 | 203.2 | concreto 3000 psi | Torre 1 Pilote 66 | 2025-07-31 | 8/8/2025 12:00:00 AM | 8 | 24.5 | 15.4 | 63 |  | 16.533 | 3 | 62.857
B-19322 VIALE 26 | 184.15 | concreto 3500 psi | Torre 1 Pilote 47 | 2025-07-21 | 7/29/2025 12:00:00 AM | 8 | 24.5 | 22.2 | 90 |  | 21.733 | 3 | 90.612
B-19322 VIALE 26 | 184.15 | concreto 3500 psi | Torre 1 Pilote 47 | 2025-07-21 | 7/29/2025 12:00:00 AM | 8 | 24.5 | 21 | 86 |  | 21.733 | 3 | 85.714
B-19322 VIALE 26 | 184.15 | concreto 3500 psi | Torre 1 Pilote 47 | 2025-07-21 | 7/29/2025 12:00:00 AM | 8 | 24.5 | 22 | 90 |  | 21.733 | 3 | 89.796
B-19322 VIALE 26 | 190.5 | concreto 3500 psi | Torre 1 Pilote 10-21 | 2025-07-21 | 7/29/2025 12:00:00 AM | 8 | 24.5 | 15.5 | 63 |  | 16.367 | 3 | 63.265
B-19322 VIALE 26 | 190.5 | concreto 3500 psi | Torre 1 Pilote 10-21 | 2025-07-21 | 7/29/2025 12:00:00 AM | 8 | 24.5 | 18.8 | 77 |  | 16.367 | 3 | 76.735
B-19322 VIALE 26 | 190.5 | concreto 3500 psi | Torre 1 Pilote 10-21 | 2025-07-21 | 7/29/2025 12:00:00 AM | 8 | 24.5 | 14.8 | 60 |  | 16.367 | 3 | 60.408
B-19322 VIALE 26 | 196.85 | concreto 3500 psi | Torre 1 Pilote 87 | 2025-09-05 | 9/13/2025 12:00:00 AM | 8 | 24.5 | 21.6 | 88 |  | 20.533 | 3 | 88.163
B-19322 VIALE 26 | 196.85 | concreto 3500 psi | Torre 1 Pilote 87 | 2025-09-05 | 9/13/2025 12:00:00 AM | 8 | 24.5 | 19.9 | 81 |  | 20.533 | 3 | 81.224
B-19322 VIALE 26 | 196.85 | concreto 3500 psi | Torre 1 Pilote 87 | 2025-09-05 | 9/13/2025 12:00:00 AM | 8 | 24.5 | 20.1 | 82 |  | 20.533 | 3 | 82.041
B-19322 VIALE 26 | 203.2 | concreto 3500 psi | Torre 1 Pilote 44 | 2025-08-20 | 8/28/2025 12:00:00 AM | 8 | 24.5 | 22.2 | 91 |  | 24.6 | 3 | 90.612
B-19322 VIALE 26 | 203.2 | concreto 3500 psi | Torre 1 Pilote 44 | 2025-08-20 | 8/28/2025 12:00:00 AM | 8 | 24.5 | 24.3 | 99 |  | 24.6 | 3 | 99.184
B-19322 VIALE 26 | 203.2 | concreto 3500 psi | Torre 1 Pilote 44 | 2025-08-20 | 8/28/2025 12:00:00 AM | 8 | 24.5 | 27.3 | 112 |  | 24.6 | 3 | 111.429
B-19322 VIALE 26 | 203.2 | concreto 3500 psi | Torre 1 Pilote 67 | 2025-08-20 | 8/28/2025 12:00:00 AM | 8 | 24.5 | 21.2 | 86 |  | 21.267 | 3 | 86.531
B-19322 VIALE 26 | 203.2 | concreto 3500 psi | Torre 1 Pilote 67 | 2025-08-20 | 8/28/2025 12:00:00 AM | 8 | 24.5 | 20.6 | 84 |  | 21.267 | 3 | 84.082
B-19322 VIALE 26 | 203.2 | concreto 3500 psi | Torre 1 Pilote 67 | 2025-08-20 | 8/28/2025 12:00:00 AM | 8 | 24.5 | 22 | 90 |  | 21.267 | 3 | 89.796
B-19322 VIALE 26 | 190.5 | concreto 3500 psi | Torre 1 Pilote 82 | 2025-08-25 | 9/2/2025 12:00:00 AM | 8 | 24.5 | 20.3 | 83 |  | 20.033 | 3 | 82.857
B-19322 VIALE 26 | 190.5 | concreto 3500 psi | Torre 1 Pilote 82 | 2025-08-25 | 9/2/2025 12:00:00 AM | 8 | 24.5 | 18.7 | 76 |  | 20.033 | 3 | 76.327
B-19322 VIALE 26 | 190.5 | concreto 3500 psi | Torre 1 Pilote 82 | 2025-08-25 | 9/2/2025 12:00:00 AM | 8 | 24.5 | 21.1 | 86 |  | 20.033 | 3 | 86.122
B-19322 VIALE 26 | 196.85 | concreto 3500 psi | Torre 1 Pilote 41 | 2025-08-25 | 9/2/2025 12:00:00 AM | 8 | 24.5 | 25.3 | 103 |  | 25.633 | 3 | 103.265
B-19322 VIALE 26 | 196.85 | concreto 3500 psi | Torre 1 Pilote 41 | 2025-08-25 | 9/2/2025 12:00:00 AM | 8 | 24.5 | 25.6 | 105 |  | 25.633 | 3 | 104.49
B-19322 VIALE 26 | 196.85 | concreto 3500 psi | Torre 1 Pilote 41 | 2025-08-25 | 9/2/2025 12:00:00 AM | 8 | 24.5 | 26 | 106 |  | 25.633 | 3 | 106.122
B-19322 VIALE 26 | 203 | concreto 3500 psi | Torre 1 Pilote 95 | 2025-09-19 | 9/27/2025 12:00:00 AM | 8 | 24.5 | 24.5 | 100 |  | 22.9 | 3 | 100
B-19322 VIALE 26 | 203 | concreto 3500 psi | Torre 1 Pilote 95 | 2025-09-19 | 9/27/2025 12:00:00 AM | 8 | 24.5 | 21.1 | 86 |  | 22.9 | 3 | 86.122
B-19322 VIALE 26 | 203 | concreto 3500 psi | Torre 1 Pilote 95 | 2025-09-19 | 9/27/2025 12:00:00 AM | 8 | 24.5 | 23.1 | 94 |  | 22.9 | 3 | 94.286
B-19322 VIALE 26 | 165.1 | concreto 3000 psi | EJE 13 ENTRE C-H, VC-24, VC-10, VC-04 | 2025-10-29 | 11/6/2025 12:00:00 AM | 8 | 21 | 16.1 | 76 |  | 15.7 | 3 | 76.667
B-19322 VIALE 26 | 171.45 | concreto 3000 psi | PLACA CONTRAPISO EJE 1 A 5 ENTRE A-J | 2025-10-29 | 11/6/2025 12:00:00 AM | 8 | 21 | 17 | 81 | PLACA | 13.367 | 3 | 80.952
B-19322 VIALE 26 | 171.45 | concreto 3000 psi | PLACA CONTRAPISO EJE 1 A 5 ENTRE A-J | 2025-10-29 | 11/6/2025 12:00:00 AM | 8 | 21 | 11.8 | 56 | PLACA | 13.367 | 3 | 56.19
B-19322 VIALE 26 | 171.45 | concreto 3000 psi | PLACA CONTRAPISO EJE 1 A 5 ENTRE A-J | 2025-10-29 | 11/6/2025 12:00:00 AM | 8 | 21 | 11.3 | 54 | PLACA | 13.367 | 3 | 53.81
B-19322 VIALE 26 | 165.1 | concreto 3000 psi | EJE 13 ENTRE C-H, VC-24, VC-10, VC-04 | 2025-10-29 | 11/6/2025 12:00:00 AM | 8 | 21 | 13.8 | 66 |  | 15.7 | 3 | 65.714
B-19322 VIALE 26 | 165.1 | concreto 3000 psi | EJE 13 ENTRE C-H, VC-24, VC-10, VC-04 | 2025-10-29 | 11/6/2025 12:00:00 AM | 8 | 21 | 17.2 | 82 |  | 15.7 | 3 | 81.905
B-19322 VIALE 26 | 177.8 | 3000 PSI | PLACA T2 PISO 4 EJE O8 y 09 ENTRE A y J | 2025-12-18 | 12/26/2025 12:00:00 AM | 8 | 21 | 23.6 | 112 | PLACA | 23.833 | 3 | 112.381
B-19322 VIALE 26 | 177.8 | 3000 PSI | PLACA T2 PISO 4 EJE O8 y 09 ENTRE A y J | 2025-12-18 | 12/26/2025 12:00:00 AM | 8 | 21 | 23.8 | 113 | PLACA | 23.833 | 3 | 113.333
B-19322 VIALE 26 | 177.8 | 3000 PSI | PLACA T2 PISO 4 EJE O8 y 09 ENTRE A y J | 2025-12-18 | 12/26/2025 12:00:00 AM | 8 | 21 | 24.1 | 115 | PLACA | 23.833 | 3 | 114.762
B-19322 VIALE 26 | 152.4 | 3000 PSI | PLACA CIMENTACION EJE 04 al 01 ENTRE I y A | 2025-12-18 | 12/26/2025 12:00:00 AM | 8 | 21 | 19.1 | 91 | PLACA | 19 | 3 | 90.952
B-19322 VIALE 26 | 152.4 | 3000 PSI | PLACA CIMENTACION EJE 04 al 01 ENTRE I y A | 2025-12-18 | 12/26/2025 12:00:00 AM | 8 | 21 | 18.6 | 89 | PLACA | 19 | 3 | 88.571
B-19322 VIALE 26 | 152.4 | 3000 PSI | PLACA CIMENTACION EJE 04 al 01 ENTRE I y A | 2025-12-18 | 12/26/2025 12:00:00 AM | 8 | 21 | 19.3 | 92 | PLACA | 19 | 3 | 91.905
B-19322 VIALE 26 | 177.8 | 3000 PSI | MUROS T2 P13 EJE 7 - J E M=9,29,32 EJE 4 J-E EJE 3,4,5 A-D M=2,31,14 | 2026-04-08 | 4/16/2026 12:00:00 AM | 8 | 21 | 15.9 | 76 | MURO | 19 | 3 | 75.714
B-19322 VIALE 26 | 177.8 | 3000 PSI | MUROS T2 P13 EJE 7 - J E M=9,29,32 EJE 4 J-E EJE 3,4,5 A-D M=2,31,14 | 2026-04-08 | 4/16/2026 12:00:00 AM | 8 | 21 | 19.4 | 92 | MURO | 19 | 3 | 92.381
B-19322 VIALE 26 | 177.8 | 3000 PSI | MUROS T2 P13 EJE 7 - J E M=9,29,32 EJE 4 J-E EJE 3,4,5 A-D M=2,31,14 | 2026-04-08 | 4/16/2026 12:00:00 AM | 8 | 21 | 21.7 | 103 | MURO | 19 | 3 | 103.333
B-19322 VIALE 26 | 184.15 | 3000 PSI | MUROS T1 P9 EJES 9-10 ENTRE A Y J M=2,9,22,13,23,25 | 2026-04-08 | 4/16/2026 12:00:00 AM | 8 | 21 | 21.5 | 102 | MURO | 20.5 | 3 | 102.381
B-19322 VIALE 26 | 184.15 | 3000 PSI | MUROS T1 P9 EJES 9-10 ENTRE A Y J M=2,9,22,13,23,25 | 2026-04-08 | 4/16/2026 12:00:00 AM | 8 | 21 | 19.4 | 92 | MURO | 20.5 | 3 | 92.381
B-19322 VIALE 26 | 184.15 | 3000 PSI | MUROS T1 P9 EJES 9-10 ENTRE A Y J M=2,9,22,13,23,25 | 2026-04-08 | 4/16/2026 12:00:00 AM | 8 | 21 | 20.6 | 98 | MURO | 20.5 | 3 | 98.095
B-19322 VIALE 26 | 177.8 | 3000 PSI | PLACA T1 PISO 9 EJE 4 Y 6 ENTRE A Y J | 2026-04-08 | 4/16/2026 12:00:00 AM | 8 | 21 | 24 | 114 | PLACA | 24.067 | 3 | 114.286
B-19322 VIALE 26 | 177.8 | 3000 PSI | PLACA T1 PISO 9 EJE 4 Y 6 ENTRE A Y J | 2026-04-08 | 4/16/2026 12:00:00 AM | 8 | 21 | 24 | 114 | PLACA | 24.067 | 3 | 114.286
B-19322 VIALE 26 | 177.8 | 3000 PSI | PLACA T1 PISO 9 EJE 4 Y 6 ENTRE A Y J | 2026-04-08 | 4/16/2026 12:00:00 AM | 8 | 21 | 24.2 | 115 | PLACA | 24.067 | 3 | 115.238
B-19322 VIALE 26 | 0 | 4000 PSI | TANQUE AGUAS LLUVIAS | 2025-05-13 | 5/20/2025 12:00:00 AM | 7 | 28 | 35.3 | 126 |  | 36 | 3 | 126.071
B-19322 VIALE 26 | 0 | 4000 PSI | TANQUE AGUAS LLUVIAS | 2025-05-13 | 5/20/2025 12:00:00 AM | 7 | 28 | 35 | 125 |  | 36 | 3 | 125
B-19322 VIALE 26 | 0 | 4000 PSI | TANQUE AGUAS LLUVIAS | 2025-05-13 | 5/20/2025 12:00:00 AM | 7 | 28 | 37.7 | 135 |  | 36 | 3 | 134.643
B-19322 VIALE 26 | 177 | 4000 PSI | TANQUE POTABLE-CONCRETO FIBRA POLIPROPILENIO | 2025-06-11 | 6/18/2025 12:00:00 AM | 7 | 28 | 32.7 | 117 |  | 33.183 | 12 | 116.786
B-19322 VIALE 26 | 177 | 4000 PSI | TANQUE POTABLE-CONCRETO FIBRA POLIPROPILENIO | 2025-06-11 | 6/18/2025 12:00:00 AM | 7 | 28 | 32.7 | 117 |  | 33.183 | 12 | 116.786
B-19322 VIALE 26 | 177 | 4000 PSI | TANQUE POTABLE-CONCRETO FIBRA POLIPROPILENIO | 2025-06-11 | 6/18/2025 12:00:00 AM | 7 | 28 | 35.6 | 127 |  | 33.183 | 12 | 127.143
B-19322 VIALE 26 | 177 | 4000 PSI | TANQUE POTABLE-CONCRETO FIBRA POLIPROPILENIO | 2025-06-11 | 6/18/2025 12:00:00 AM | 7 | 28 | 35.6 | 127 |  | 33.183 | 12 | 127.143
B-19322 VIALE 26 | 177 | 4000 PSI | TANQUE POTABLE-CONCRETO FIBRA POLIPROPILENIO | 2025-06-11 | 6/18/2025 12:00:00 AM | 7 | 28 | 30.7 | 110 |  | 33.183 | 12 | 109.643
B-19322 VIALE 26 | 177 | 4000 PSI | TANQUE POTABLE-CONCRETO FIBRA POLIPROPILENIO | 2025-06-11 | 6/18/2025 12:00:00 AM | 7 | 28 | 30.7 | 110 |  | 33.183 | 12 | 109.643
B-19322 VIALE 26 | 177 | 4000 PSI | TANQUE POTABLE-CONCRETO FIBRA POLIPROPILENIO | 2025-06-11 | 6/18/2025 12:00:00 AM | 7 | 28 | 34.3 | 122 |  | 33.183 | 12 | 122.5
B-19322 VIALE 26 | 177 | 4000 PSI | TANQUE POTABLE-CONCRETO FIBRA POLIPROPILENIO | 2025-06-11 | 6/18/2025 12:00:00 AM | 7 | 28 | 34.3 | 122 |  | 33.183 | 12 | 122.5
B-19322 VIALE 26 | 177 | 4000 PSI | TANQUE POTABLE-CONCRETO FIBRA POLIPROPILENIO | 2025-06-11 | 6/18/2025 12:00:00 AM | 7 | 28 | 35.5 | 127 |  | 33.183 | 12 | 126.786
B-19322 VIALE 26 | 177 | 4000 PSI | TANQUE POTABLE-CONCRETO FIBRA POLIPROPILENIO | 2025-06-11 | 6/18/2025 12:00:00 AM | 7 | 28 | 35.5 | 127 |  | 33.183 | 12 | 126.786
B-19322 VIALE 26 | 177 | 4000 PSI | TANQUE POTABLE-CONCRETO FIBRA POLIPROPILENIO | 2025-06-11 | 6/18/2025 12:00:00 AM | 7 | 28 | 30.3 | 108 |  | 33.183 | 12 | 108.214
B-19322 VIALE 26 | 177 | 4000 PSI | TANQUE POTABLE-CONCRETO FIBRA POLIPROPILENIO | 2025-06-11 | 6/18/2025 12:00:00 AM | 7 | 28 | 30.3 | 108 |  | 33.183 | 12 | 108.214
B-19322 VIALE 26 | 177 | 4000 PSI | TANQUE POTABLE- CONCRETO FIBRA POLIPROPILENIO | 2025-06-11 | 6/18/2025 12:00:00 AM | 7 | 28 | 37.1 | 132 |  | 37.133 | 6 | 132.5
B-19322 VIALE 26 | 177 | 4000 PSI | TANQUE POTABLE- CONCRETO FIBRA POLIPROPILENIO | 2025-06-11 | 6/18/2025 12:00:00 AM | 7 | 28 | 37.1 | 132 |  | 37.133 | 6 | 132.5
B-19322 VIALE 26 | 177 | 4000 PSI | TANQUE POTABLE- CONCRETO FIBRA POLIPROPILENIO | 2025-06-11 | 6/18/2025 12:00:00 AM | 7 | 28 | 34 | 122 |  | 37.133 | 6 | 121.429
B-19322 VIALE 26 | 177 | 4000 PSI | TANQUE POTABLE- CONCRETO FIBRA POLIPROPILENIO | 2025-06-11 | 6/18/2025 12:00:00 AM | 7 | 28 | 34 | 122 |  | 37.133 | 6 | 121.429
B-19322 VIALE 26 | 177 | 4000 PSI | TANQUE POTABLE- CONCRETO FIBRA POLIPROPILENIO | 2025-06-11 | 6/18/2025 12:00:00 AM | 7 | 28 | 40.3 | 144 |  | 37.133 | 6 | 143.929
B-19322 VIALE 26 | 177 | 4000 PSI | TANQUE POTABLE- CONCRETO FIBRA POLIPROPILENIO | 2025-06-11 | 6/18/2025 12:00:00 AM | 7 | 28 | 40.3 | 144 |  | 37.133 | 6 | 143.929
B-19322 VIALE 26 | 152 | 4000 PSI | TAPA TANQUE LLUVIAS | 2025-06-19 | 6/26/2025 12:00:00 AM | 7 | 28 | 37.6 | 134 |  | 37.767 | 3 | 134.286
B-19322 VIALE 26 | 152 | 4000 PSI | TAPA TANQUE LLUVIAS | 2025-06-19 | 6/26/2025 12:00:00 AM | 7 | 28 | 36.6 | 130 |  | 37.767 | 3 | 130.714
B-19322 VIALE 26 | 152 | 4000 PSI | TAPA TANQUE LLUVIAS | 2025-06-19 | 6/26/2025 12:00:00 AM | 7 | 28 | 39.1 | 140 |  | 37.767 | 3 | 139.643
B-19322 VIALE 26 | 234.95 | 4000 PSI | MUROS 14,31,02 EJE 04 ENTRE J Y F | 2025-11-10 | 11/17/2025 12:00:00 AM | 7 | 28 | 30 | 107 | MURO | 31.2 | 3 | 107.143
B-19322 VIALE 26 | 234.95 | 4000 PSI | MUROS 14,31,02 EJE 04 ENTRE J Y F | 2025-11-10 | 11/17/2025 12:00:00 AM | 7 | 28 | 35.6 | 127 | MURO | 31.2 | 3 | 127.143
B-19322 VIALE 26 | 234.95 | 4000 PSI | MUROS 14,31,02 EJE 04 ENTRE J Y F | 2025-11-10 | 11/17/2025 12:00:00 AM | 7 | 28 | 28 | 100 | MURO | 31.2 | 3 | 100
B-19322 VIALE 26 | 241.3 | 4000 PSI | TORRE 2 MUROS 32,29,10 DEL EJE 13 | 2025-11-11 | 11/18/2025 12:00:00 AM | 7 | 28 | 30.5 | 109 | MURO | 31.133 | 3 | 108.929
B-19322 VIALE 26 | 241.3 | 4000 PSI | TORRE 2 MUROS 32,29,10 DEL EJE 13 | 2025-11-11 | 11/18/2025 12:00:00 AM | 7 | 28 | 31.3 | 112 | MURO | 31.133 | 3 | 111.786
B-19322 VIALE 26 | 241.3 | 4000 PSI | TORRE 2 MUROS 32,29,10 DEL EJE 13 | 2025-11-11 | 11/18/2025 12:00:00 AM | 7 | 28 | 31.6 | 113 | MURO | 31.133 | 3 | 112.857
B-19322 VIALE 26 | 234.95 | 4000 PSI | MUROS T2PISO 1 32, 09, 29 EJE 11 | 2025-11-13 | 11/20/2025 12:00:00 AM | 7 | 28 | 32.7 | 117 | MURO | 32.7 | 3 | 116.786
B-19322 VIALE 26 | 234.95 | 4000 PSI | MUROS T2PISO 1 32, 09, 29 EJE 11 | 2025-11-13 | 11/20/2025 12:00:00 AM | 7 | 28 | 32.6 | 116 | MURO | 32.7 | 3 | 116.429
B-19322 VIALE 26 | 234.95 | 4000 PSI | MUROS T2PISO 1 32, 09, 29 EJE 11 | 2025-11-13 | 11/20/2025 12:00:00 AM | 7 | 28 | 32.8 | 117 | MURO | 32.7 | 3 | 117.143
B-19322 VIALE 26 | 222.25 | 4000 PSI | MUROS T2 PISO 1 02, 31, 14 EJE 12 | 2025-11-13 | 11/20/2025 12:00:00 AM | 7 | 28 | 30.5 | 109 | MURO | 30.5 | 3 | 108.929
B-19322 VIALE 26 | 222.25 | 4000 PSI | MUROS T2 PISO 1 02, 31, 14 EJE 12 | 2025-11-13 | 11/20/2025 12:00:00 AM | 7 | 28 | 29.9 | 107 | MURO | 30.5 | 3 | 106.786
B-19322 VIALE 26 | 222.25 | 4000 PSI | MUROS T2 PISO 1 02, 31, 14 EJE 12 | 2025-11-13 | 11/20/2025 12:00:00 AM | 7 | 28 | 31.1 | 111 | MURO | 30.5 | 3 | 111.071
B-19322 VIALE 26 | 209.6 | 4000 PSI | MURO PISO 2 EJE 12 ENTRE A y D M-14-31-02 | 2025-11-27 | 12/4/2025 12:00:00 AM | 7 | 28 | 25.3 | 90 | MURO | 26.2 | 3 | 90.357
B-19322 VIALE 26 | 209.6 | 4000 PSI | MURO PISO 2 EJE 12 ENTRE A y D M-14-31-02 | 2025-11-27 | 12/4/2025 12:00:00 AM | 7 | 28 | 26.5 | 95 | MURO | 26.2 | 3 | 94.643
B-19322 VIALE 26 | 209.6 | 4000 PSI | MURO PISO 2 EJE 12 ENTRE A y D M-14-31-02 | 2025-11-27 | 12/4/2025 12:00:00 AM | 7 | 28 | 26.8 | 96 | MURO | 26.2 | 3 | 95.714
B-19322 VIALE 26 | 228.6 | 4000 PSI | MURO PISO 2 EJE 15 ENTRE J y D M-16-27-01 | 2025-11-27 | 12/4/2025 12:00:00 AM | 7 | 28 | 26.9 | 96 | MURO | 24.7 | 3 | 96.071
B-19322 VIALE 26 | 228.6 | 4000 PSI | MURO PISO 2 EJE 15 ENTRE J y D M-16-27-01 | 2025-11-27 | 12/4/2025 12:00:00 AM | 7 | 28 | 24.5 | 88 | MURO | 24.7 | 3 | 87.5
B-19322 VIALE 26 | 228.6 | 4000 PSI | MURO PISO 2 EJE 15 ENTRE J y D M-16-27-01 | 2025-11-27 | 12/4/2025 12:00:00 AM | 7 | 28 | 22.7 | 81 | MURO | 24.7 | 3 | 81.071
B-19322 VIALE 26 | 228.6 | 4000 PSI | MUROS PISO 2 EJE 11 ENTRE AYJ M=32.09.29 | 2025-11-28 | 12/5/2025 12:00:00 AM | 7 | 28 | 25.2 | 90 | MURO | 26.4 | 3 | 90
B-19322 VIALE 26 | 228.6 | 4000 PSI | MUROS PISO 2 EJE 11 ENTRE AYJ M=32.09.29 | 2025-11-28 | 12/5/2025 12:00:00 AM | 7 | 28 | 26.3 | 94 | MURO | 26.4 | 3 | 93.929
B-19322 VIALE 26 | 228.6 | 4000 PSI | MUROS PISO 2 EJE 11 ENTRE AYJ M=32.09.29 | 2025-11-28 | 12/5/2025 12:00:00 AM | 7 | 28 | 27.7 | 99 | MURO | 26.4 | 3 | 98.929
B-19322 VIALE 26 | 209.55 | 4000 PSI | MUROS PISO 2 EJE 06 y 07 ENTRE A y J M=31-32-14-09-29 | 2025-12-01 | 12/8/2025 12:00:00 AM | 7 | 28 | 29.7 | 106 | MURO | 28.867 | 3 | 106.071
B-19322 VIALE 26 | 209.55 | 4000 PSI | MUROS PISO 2 EJE 06 y 07 ENTRE A y J M=31-32-14-09-29 | 2025-12-01 | 12/8/2025 12:00:00 AM | 7 | 28 | 27.5 | 98 | MURO | 28.867 | 3 | 98.214
B-19322 VIALE 26 | 209.55 | 4000 PSI | MUROS PISO 2 EJE 06 y 07 ENTRE A y J M=31-32-14-09-29 | 2025-12-01 | 12/8/2025 12:00:00 AM | 7 | 28 | 29.4 | 105 | MURO | 28.867 | 3 | 105
B-19322 VIALE 26 | 203.2 | 4000 PSI | MUROS PISO 2 EJE 06 y 07 ENTRE A y J M-31-14-02 | 2025-12-02 | 12/9/2025 12:00:00 AM | 7 | 28 | 27 | 96 | MURO | 25.867 | 3 | 96.429
B-19322 VIALE 26 | 203.2 | 4000 PSI | MUROS PISO 2 EJE 06 y 07 ENTRE A y J M-31-14-02 | 2025-12-02 | 12/9/2025 12:00:00 AM | 7 | 28 | 25.9 | 92 | MURO | 25.867 | 3 | 92.5
B-19322 VIALE 26 | 203.2 | 4000 PSI | MUROS PISO 2 EJE 06 y 07 ENTRE A y J M-31-14-02 | 2025-12-02 | 12/9/2025 12:00:00 AM | 7 | 28 | 24.7 | 88 | MURO | 25.867 | 3 | 88.214
B-19322 VIALE 26 | 241.3 | 4000 PSI | MUROS PISO 2 EJE 04 y 05 ENTRE A y J M= 32-29-09 | 2025-12-03 | 12/10/2025 12:00:00 AM | 7 | 28 | 24.2 | 86 | MURO | 24.6 | 3 | 86.429
B-19322 VIALE 26 | 241.3 | 4000 PSI | MUROS PISO 2 EJE 04 y 05 ENTRE A y J M= 32-29-09 | 2025-12-03 | 12/10/2025 12:00:00 AM | 7 | 28 | 24 | 86 | MURO | 24.6 | 3 | 85.714
B-19322 VIALE 26 | 241.3 | 4000 PSI | MUROS PISO 2 EJE 04 y 05 ENTRE A y J M= 32-29-09 | 2025-12-03 | 12/10/2025 12:00:00 AM | 7 | 28 | 25.6 | 91 | MURO | 24.6 | 3 | 91.429
B-19322 VIALE 26 | 241.3 | 4000 PSI | PISO 1 MUROS 14, 31, 02 EJE 06 | 2025-11-18 | 11/25/2025 12:00:00 AM | 7 | 28 | 34.8 | 124 | MURO | 34.367 | 3 | 124.286
B-19322 VIALE 26 | 241.3 | 4000 PSI | PISO 1 MUROS 14, 31, 02 EJE 06 | 2025-11-18 | 11/25/2025 12:00:00 AM | 7 | 28 | 34.9 | 125 | MURO | 34.367 | 3 | 124.643
B-19322 VIALE 26 | 241.3 | 4000 PSI | PISO 1 MUROS 14, 31, 02 EJE 06 | 2025-11-18 | 11/25/2025 12:00:00 AM | 7 | 28 | 33.4 | 119 | MURO | 34.367 | 3 | 119.286
B-19322 VIALE 26 | 228.6 | 4000 PSI | PISO 1 MUROS 32,09, 29 EJE 09 | 2025-11-18 | 11/25/2025 12:00:00 AM | 7 | 28 | 30.9 | 110 | MURO | 30.9 | 3 | 110.357
B-19322 VIALE 26 | 228.6 | 4000 PSI | PISO 1 MUROS 32,09, 29 EJE 09 | 2025-11-18 | 11/25/2025 12:00:00 AM | 7 | 28 | 30.7 | 110 | MURO | 30.9 | 3 | 109.643
B-19322 VIALE 26 | 228.6 | 4000 PSI | PISO 1 MUROS 32,09, 29 EJE 09 | 2025-11-18 | 11/25/2025 12:00:00 AM | 7 | 28 | 31.1 | 111 | MURO | 30.9 | 3 | 111.071
B-19322 VIALE 26 | 241.3 | 4000 PSI | MUROS PISO 1 32,09,29 EJE 07 ENTRE A Y J | 2025-11-19 | 11/26/2025 12:00:00 AM | 7 | 28 | 26.4 | 94 | MURO | 27.033 | 3 | 94.286
B-19322 VIALE 26 | 241.3 | 4000 PSI | MUROS PISO 1 32,09,29 EJE 07 ENTRE A Y J | 2025-11-19 | 11/26/2025 12:00:00 AM | 7 | 28 | 27.9 | 100 | MURO | 27.033 | 3 | 99.643
B-19322 VIALE 26 | 241.3 | 4000 PSI | MUROS PISO 1 32,09,29 EJE 07 ENTRE A Y J | 2025-11-19 | 11/26/2025 12:00:00 AM | 7 | 28 | 26.8 | 96 | MURO | 27.033 | 3 | 95.714
B-19322 VIALE 26 | 228.6 | 4000 PSI | MUROS PISO 1 T2 EJE 06 M 31, 02, 14 ENTRE A y D | 2025-11-21 | 11/28/2025 12:00:00 AM | 7 | 28 | 24.3 | 87 | MURO | 25.533 | 3 | 86.786
B-19322 VIALE 26 | 228.6 | 4000 PSI | MUROS PISO 1 T2 EJE 06 M 31, 02, 14 ENTRE A y D | 2025-11-21 | 11/28/2025 12:00:00 AM | 7 | 28 | 27 | 96 | MURO | 25.533 | 3 | 96.429
B-19322 VIALE 26 | 228.6 | 4000 PSI | MUROS PISO 1 T2 EJE 06 M 31, 02, 14 ENTRE A y D | 2025-11-21 | 11/28/2025 12:00:00 AM | 7 | 28 | 25.3 | 90 | MURO | 25.533 | 3 | 90.357
B-19322 VIALE 26 | 215.9 | 4000 PSI | MUROS PISO 3 EJE 06 y 07 ENTRE A y J M=32-29-09 | 2025-12-15 | 12/22/2025 12:00:00 AM | 7 | 28 | 25.1 | 90 | MURO | 26.7 | 3 | 89.643
B-19322 VIALE 26 | 215.9 | 4000 PSI | MUROS PISO 2 EJE 01 AL 03 ENTRE A y J M= 21-01-20-05-22 | 2025-12-05 | 12/12/2025 12:00:00 AM | 7 | 28 | 24.9 | 89 | MURO | 24.7 | 3 | 88.929
B-19322 VIALE 26 | 215.9 | 4000 PSI | MUROS PISO 2 EJE 01 AL 03 ENTRE A y J M= 21-01-20-05-22 | 2025-12-05 | 12/12/2025 12:00:00 AM | 7 | 28 | 24 | 86 | MURO | 24.7 | 3 | 85.714
B-19322 VIALE 26 | 215.9 | 4000 PSI | MUROS PISO 2 EJE 01 AL 03 ENTRE A y J M= 21-01-20-05-22 | 2025-12-05 | 12/12/2025 12:00:00 AM | 7 | 28 | 25.2 | 90 | MURO | 24.7 | 3 | 90
B-19322 VIALE 26 | 190.5 | 4000 PSI | MUROS PISO 1 EJE 15 Y 14 ENTERE J y H M=32,31-27-28-29-30 | 2025-12-09 | 12/16/2025 12:00:00 AM | 7 | 28 | 26.5 | 94 | MURO | 26.667 | 3 | 94.643
B-19322 VIALE 26 | 190.5 | 4000 PSI | MUROS PISO 1 EJE 15 Y 14 ENTERE J y H M=32,31-27-28-29-30 | 2025-12-09 | 12/16/2025 12:00:00 AM | 7 | 28 | 27.4 | 98 | MURO | 26.667 | 3 | 97.857
B-19322 VIALE 26 | 190.5 | 4000 PSI | MUROS PISO 1 EJE 15 Y 14 ENTERE J y H M=32,31-27-28-29-30 | 2025-12-09 | 12/16/2025 12:00:00 AM | 7 | 28 | 26.1 | 93 | MURO | 26.667 | 3 | 93.214
B-19322 VIALE 26 | 152.4 | 4000 PSI | MUROS PISO 1 EJE 12 ENTERE A y D M=13,25,02 | 2025-12-09 | 12/16/2025 12:00:00 AM | 7 | 28 | 22.1 | 79 | MURO | 21.967 | 3 | 78.929
B-19322 VIALE 26 | 152.4 | 4000 PSI | MUROS PISO 1 EJE 12 ENTERE A y D M=13,25,02 | 2025-12-09 | 12/16/2025 12:00:00 AM | 7 | 28 | 21.3 | 76 | MURO | 21.967 | 3 | 76.071
B-19322 VIALE 26 | 152.4 | 4000 PSI | MUROS PISO 1 EJE 12 ENTERE A y D M=13,25,02 | 2025-12-09 | 12/16/2025 12:00:00 AM | 7 | 28 | 22.5 | 80 | MURO | 21.967 | 3 | 80.357
B-19322 VIALE 26 | 177.8 | 3000 PSI | PLACA TORRE 2 PISO 3 EJE 08 AL 10 DEL A AL J | 2025-12-09 | 12/16/2025 12:00:00 AM | 7 | 28 | 25.4 | 121 | PLACA | 23.7 | 3 | 90.714
B-19322 VIALE 26 | 177.8 | 3000 PSI | PLACA TORRE 2 PISO 3 EJE 08 AL 10 DEL A AL J | 2025-12-09 | 12/16/2025 12:00:00 AM | 7 | 28 | 21.6 | 103 | PLACA | 23.7 | 3 | 77.143
B-19322 VIALE 26 | 177.8 | 3000 PSI | PLACA TORRE 2 PISO 3 EJE 08 AL 10 DEL A AL J | 2025-12-09 | 12/16/2025 12:00:00 AM | 7 | 28 | 24.1 | 114 | PLACA | 23.7 | 3 | 86.071
B-19322 VIALE 26 | 203.2 | 4000 PSI | MUROS T2 PISO 3 EJE 12 ENTRE J y E M= | 2025-12-10 | 12/17/2025 12:00:00 AM | 7 | 28 | 23.5 | 84 | MURO | 22.367 | 3 | 83.929
B-19322 VIALE 26 | 203.2 | 4000 PSI | MUROS T2 PISO 3 EJE 12 ENTRE J y E M= | 2025-12-10 | 12/17/2025 12:00:00 AM | 7 | 28 | 24 | 86 | MURO | 22.367 | 3 | 85.714
B-19322 VIALE 26 | 203.2 | 4000 PSI | MUROS T2 PISO 3 EJE 12 ENTRE J y E M= | 2025-12-10 | 12/17/2025 12:00:00 AM | 7 | 28 | 19.6 | 70 | MURO | 22.367 | 3 | 70
B-19322 VIALE 26 | 215.9 | 4000 PSI | MUROS T2 PISO 3 EJE 11 ENYTE ENTRE E y J M= | 2025-12-10 | 12/17/2025 12:00:00 AM | 7 | 28 | 25 | 89 | MURO | 25.433 | 3 | 89.286
B-19322 VIALE 26 | 215.9 | 4000 PSI | MUROS T2 PISO 3 EJE 11 ENYTE ENTRE E y J M= | 2025-12-10 | 12/17/2025 12:00:00 AM | 7 | 28 | 25.6 | 91 | MURO | 25.433 | 3 | 91.429
B-19322 VIALE 26 | 215.9 | 4000 PSI | MUROS T2 PISO 3 EJE 11 ENYTE ENTRE E y J M= | 2025-12-10 | 12/17/2025 12:00:00 AM | 7 | 28 | 25.7 | 92 | MURO | 25.433 | 3 | 91.786
B-19322 VIALE 26 | 203.2 | 4000 PSI | MUROS PISO 3 EJE 10 Y 11 ENTERE A y J M=14,31,02 | 2025-12-11 | 12/18/2025 12:00:00 AM | 7 | 28 | 28.2 | 101 | MURO | 25.8 | 3 | 100.714
B-19322 VIALE 26 | 203.2 | 4000 PSI | MUROS PISO 3 EJE 10 Y 11 ENTERE A y J M=14,31,02 | 2025-12-11 | 12/18/2025 12:00:00 AM | 7 | 28 | 24 | 86 | MURO | 25.8 | 3 | 85.714
B-19322 VIALE 26 | 203.2 | 4000 PSI | MUROS PISO 3 EJE 10 Y 11 ENTERE A y J M=14,31,02 | 2025-12-11 | 12/18/2025 12:00:00 AM | 7 | 28 | 25.2 | 90 | MURO | 25.8 | 3 | 90
B-19322 VIALE 26 | 266.7 | 4000 PSI | PRUEBA | 2025-12-12 | 12/19/2025 12:00:00 AM | 7 | 28 | 26.7 | 95 |  | 27.4 | 3 | 95.357
B-19322 VIALE 26 | 266.7 | 4000 PSI | PRUEBA | 2025-12-12 | 12/19/2025 12:00:00 AM | 7 | 28 | 29.6 | 106 |  | 27.4 | 3 | 105.714
B-19322 VIALE 26 | 266.7 | 4000 PSI | PRUEBA | 2025-12-12 | 12/19/2025 12:00:00 AM | 7 | 28 | 25.9 | 92 |  | 27.4 | 3 | 92.5
B-19322 VIALE 26 | 209.55 | 4000 PSI | MUROS PISO 3 EJE 08 y 09 ENTRE A y J M= 32-29-09 | 2025-12-12 | 12/19/2025 12:00:00 AM | 7 | 28 | 23 | 82 | MURO | 23.433 | 3 | 82.143
B-19322 VIALE 26 | 209.55 | 4000 PSI | MUROS PISO 3 EJE 08 y 09 ENTRE A y J M= 32-29-09 | 2025-12-12 | 12/19/2025 12:00:00 AM | 7 | 28 | 24.9 | 89 | MURO | 23.433 | 3 | 88.929
B-19322 VIALE 26 | 209.55 | 4000 PSI | MUROS PISO 3 EJE 08 y 09 ENTRE A y J M= 32-29-09 | 2025-12-12 | 12/19/2025 12:00:00 AM | 7 | 28 | 22.4 | 80 | MURO | 23.433 | 3 | 80
B-19322 VIALE 26 | 203.2 | 4000 PSI | MUROS PISO 1 EJE 10 y 11 ENTRTE A y J M=22-23-09 | 2025-12-12 | 12/19/2025 12:00:00 AM | 7 | 28 | 25.1 | 90 | MURO | 22.533 | 3 | 89.643
B-19322 VIALE 26 | 203.2 | 4000 PSI | MUROS PISO 1 EJE 10 y 11 ENTRTE A y J M=22-23-09 | 2025-12-12 | 12/19/2025 12:00:00 AM | 7 | 28 | 20.5 | 73 | MURO | 22.533 | 3 | 73.214
B-19322 VIALE 26 | 203.2 | 4000 PSI | MUROS PISO 1 EJE 10 y 11 ENTRTE A y J M=22-23-09 | 2025-12-12 | 12/19/2025 12:00:00 AM | 7 | 28 | 22 | 79 | MURO | 22.533 | 3 | 78.571
B-19322 VIALE 26 | 215.9 | 4000 PSI | MUROS PISO 3 EJE 06 y 07 ENTRE A y J M=32-29-09 | 2025-12-15 | 12/22/2025 12:00:00 AM | 7 | 28 | 26.4 | 94 | MURO | 26.7 | 3 | 94.286
B-19322 VIALE 26 | 215.9 | 4000 PSI | MUROS PISO 3 EJE 06 y 07 ENTRE A y J M=32-29-09 | 2025-12-15 | 12/22/2025 12:00:00 AM | 7 | 28 | 28.6 | 102 | MURO | 26.7 | 3 | 102.143
B-19322 VIALE 26 | 203.2 | 4000 PSI | MUROS TORRE 1 PISO 1 EJE 08 y 09 ENTRE A y J M= 23-22-09 | 2025-12-15 | 12/22/2025 12:00:00 AM | 7 | 28 | 28.7 | 102 | MURO | 27.533 | 3 | 102.5
B-19322 VIALE 26 | 203.2 | 4000 PSI | MUROS TORRE 1 PISO 1 EJE 08 y 09 ENTRE A y J M= 23-22-09 | 2025-12-15 | 12/22/2025 12:00:00 AM | 7 | 28 | 26.5 | 95 | MURO | 27.533 | 3 | 94.643
B-19322 VIALE 26 | 203.2 | 4000 PSI | MUROS TORRE 1 PISO 1 EJE 08 y 09 ENTRE A y J M= 23-22-09 | 2025-12-15 | 12/22/2025 12:00:00 AM | 7 | 28 | 27.4 | 98 | MURO | 27.533 | 3 | 97.857
B-19322 VIALE 26 | 215.9 | 4000 PSI | MUROS TORRE 1 PISO 1 EJE 07 y 06 ENTRTE A y J M= 23,22,09 | 2025-12-17 | 12/24/2025 12:00:00 AM | 7 | 28 | 23.1 | 82 | MURO | 24.5 | 3 | 82.5
B-19322 VIALE 26 | 215.9 | 4000 PSI | MUROS TORRE 1 PISO 1 EJE 07 y 06 ENTRTE A y J M= 23,22,09 | 2025-12-17 | 12/24/2025 12:00:00 AM | 7 | 28 | 25.8 | 92 | MURO | 24.5 | 3 | 92.143
B-19322 VIALE 26 | 215.9 | 4000 PSI | MUROS TORRE 1 PISO 1 EJE 07 y 06 ENTRTE A y J M= 23,22,09 | 2025-12-17 | 12/24/2025 12:00:00 AM | 7 | 28 | 24.6 | 88 | MURO | 24.5 | 3 | 87.857
B-19322 VIALE 26 | 177.8 | 4000 PSI | MUROS PISO 1 EJE 02 y 04 ENTRE G y J M=23-08-21 | 2025-12-19 | 12/26/2025 12:00:00 AM | 7 | 28 | 24.2 | 86 | MURO | 24.1 | 3 | 86.429
B-19322 VIALE 26 | 177.8 | 4000 PSI | MUROS PISO 1 EJE 02 y 04 ENTRE G y J M=23-08-21 | 2025-12-19 | 12/26/2025 12:00:00 AM | 7 | 28 | 24.4 | 87 | MURO | 24.1 | 3 | 87.143
B-19322 VIALE 26 | 177.8 | 4000 PSI | MUROS PISO 1 EJE 02 y 04 ENTRE G y J M=23-08-21 | 2025-12-19 | 12/26/2025 12:00:00 AM | 7 | 28 | 23.7 | 85 | MURO | 24.1 | 3 | 84.643
B-19322 VIALE 26 | 203.2 | 4000 PSI | MUROS PISO 3 EJE 03 y 04 ENTRE A y J M=32,29A,09A | 2025-12-19 | 12/26/2025 12:00:00 AM | 7 | 28 | 21.1 | 75 | MURO | 21.433 | 3 | 75.357
B-19322 VIALE 26 | 203.2 | 4000 PSI | MUROS PISO 3 EJE 03 y 04 ENTRE A y J M=32,29A,09A | 2025-12-19 | 12/26/2025 12:00:00 AM | 7 | 28 | 22.8 | 81 | MURO | 21.433 | 3 | 81.429
B-19322 VIALE 26 | 203.2 | 4000 PSI | MUROS PISO 3 EJE 03 y 04 ENTRE A y J M=32,29A,09A | 2025-12-19 | 12/26/2025 12:00:00 AM | 7 | 28 | 20.4 | 73 | MURO | 21.433 | 3 | 72.857
B-19322 VIALE 26 | 203.2 | 4000 PSI | MUROS T1 PISO 1 EJES 02 y 03 ENTRE J y H M=01,12,18,20 | 2025-12-23 | 12/30/2025 12:00:00 AM | 7 | 28 | 22.3 | 80 | MURO | 21.967 | 3 | 79.643
B-19322 VIALE 26 | 203.2 | 4000 PSI | MUROS T1 PISO 1 EJES 02 y 03 ENTRE J y H M=01,12,18,20 | 2025-12-23 | 12/30/2025 12:00:00 AM | 7 | 28 | 22.9 | 82 | MURO | 21.967 | 3 | 81.786
B-19322 VIALE 26 | 203.2 | 4000 PSI | MUROS T1 PISO 1 EJES 02 y 03 ENTRE J y H M=01,12,18,20 | 2025-12-23 | 12/30/2025 12:00:00 AM | 7 | 28 | 20.7 | 74 | MURO | 21.967 | 3 | 73.929
B-19322 VIALE 26 | 228.6 | 4000 PSI | MUROS TORRE 2 PISO 3 EJE 01 y 02 ENTRE A y J M=19,24,22,25,07,26 | 2025-12-26 | 1/2/2026 12:00:00 AM | 7 | 28 | 22.1 | 79 | MURO | 22.167 | 3 | 78.929
B-19322 VIALE 26 | 228.6 | 4000 PSI | MUROS TORRE 2 PISO 3 EJE 01 y 02 ENTRE A y J M=19,24,22,25,07,26 | 2025-12-26 | 1/2/2026 12:00:00 AM | 7 | 28 | 22.1 | 79 | MURO | 22.167 | 3 | 78.929
B-19322 VIALE 26 | 228.6 | 4000 PSI | MUROS TORRE 2 PISO 3 EJE 01 y 02 ENTRE A y J M=19,24,22,25,07,26 | 2025-12-26 | 1/2/2026 12:00:00 AM | 7 | 28 | 22.3 | 80 | MURO | 22.167 | 3 | 79.643
B-19322 VIALE 26 | 215.9 | 4000 PSI | MUROS PISO EJE 01 al 03 ENTRE A y F M=14,17,15 | 2025-12-30 | 1/6/2026 12:00:00 AM | 7 | 28 | 24.2 | 86 | MURO | 22.133 | 3 | 86.429
B-19322 VIALE 26 | 215.9 | 4000 PSI | MUROS PISO EJE 01 al 03 ENTRE A y F M=14,17,15 | 2025-12-30 | 1/6/2026 12:00:00 AM | 7 | 28 | 21.6 | 77 | MURO | 22.133 | 3 | 77.143
B-19322 VIALE 26 | 215.9 | 4000 PSI | MUROS PISO EJE 01 al 03 ENTRE A y F M=14,17,15 | 2025-12-30 | 1/6/2026 12:00:00 AM | 7 | 28 | 20.6 | 73 | MURO | 22.133 | 3 | 73.571
B-19322 VIALE 26 | 215 | 4000 PSI | MUROS PISO 4 EJE 13 AL 15 ENTRE AYJ M=03,04,35,36,37,40 | 2026-01-08 | 1/15/2026 12:00:00 AM | 7 | 28 | 26.7 | 95 | MURO | 27 | 3 | 95.357
B-19322 VIALE 26 | 215 | 4000 PSI | MUROS PISO 4 EJE 13 AL 15 ENTRE AYJ M=03,04,35,36,37,40 | 2026-01-08 | 1/15/2026 12:00:00 AM | 7 | 28 | 27 | 96 | MURO | 27 | 3 | 96.429
B-19322 VIALE 26 | 215 | 4000 PSI | MUROS PISO 4 EJE 13 AL 15 ENTRE AYJ M=03,04,35,36,37,40 | 2026-01-08 | 1/15/2026 12:00:00 AM | 7 | 28 | 27.3 | 97 | MURO | 27 | 3 | 97.5
B-19322 VIALE 26 | 228.6 | 4000 PSI | MUROSP T2 PISO 4 EJE 11 AL 12 ENTRE AYJ M= 32.29.09 | 2026-01-10 | 1/17/2026 12:00:00 AM | 7 | 28 | 22.9 | 82 | MURO | 23.4 | 3 | 81.786
B-19322 VIALE 26 | 228.6 | 4000 PSI | MUROSP T2 PISO 4 EJE 11 AL 12 ENTRE AYJ M= 32.29.09 | 2026-01-10 | 1/17/2026 12:00:00 AM | 7 | 28 | 23.5 | 84 | MURO | 23.4 | 3 | 83.929
B-19322 VIALE 26 | 228.6 | 4000 PSI | MUROSP T2 PISO 4 EJE 11 AL 12 ENTRE AYJ M= 32.29.09 | 2026-01-10 | 1/17/2026 12:00:00 AM | 7 | 28 | 23.8 | 85 | MURO | 23.4 | 3 | 85
B-19322 VIALE 26 | 228.6 | 4000 PSI | MUROS T2 PISO 4 EJE 10 AL 8 ENTRE AYJ M=14,31,02 | 2026-01-13 | 1/20/2026 12:00:00 AM | 7 | 28 | 18.4 | 66 | MURO | 19.867 | 3 | 65.714
B-19322 VIALE 26 | 228.6 | 4000 PSI | MUROS T2 PISO 4 EJE 10 AL 8 ENTRE AYJ M=14,31,02 | 2026-01-13 | 1/20/2026 12:00:00 AM | 7 | 28 | 19.2 | 68 | MURO | 19.867 | 3 | 68.571
B-19322 VIALE 26 | 228.6 | 4000 PSI | MUROS T2 PISO 4 EJE 10 AL 8 ENTRE AYJ M=14,31,02 | 2026-01-13 | 1/20/2026 12:00:00 AM | 7 | 28 | 22 | 78 | MURO | 19.867 | 3 | 78.571
B-19322 VIALE 26 | 241.3 | 4000 PSI | MUROS T2 PISO 4 EJE 6 Y 7 ENTRE AYJ M=29,09,32 | 2026-01-14 | 1/21/2026 12:00:00 AM | 7 | 28 | 24.5 | 88 | MURO | 25 | 3 | 87.5
B-19322 VIALE 26 | 241.3 | 4000 PSI | MUROS T2 PISO 4 EJE 6 Y 7 ENTRE AYJ M=29,09,32 | 2026-01-14 | 1/21/2026 12:00:00 AM | 7 | 28 | 24.1 | 86 | MURO | 25 | 3 | 86.071
B-19322 VIALE 26 | 241.3 | 4000 PSI | MUROS T2 PISO 4 EJE 6 Y 7 ENTRE AYJ M=29,09,32 | 2026-01-14 | 1/21/2026 12:00:00 AM | 7 | 28 | 26.4 | 94 | MURO | 25 | 3 | 94.286
B-19322 VIALE 26 | 203.2 | 4000 PSI | MUROS T2 PISO 4 EJE 04Y05 ENTRE AYJ M=14,31,02 | 2026-01-15 | 1/22/2026 12:00:00 AM | 7 | 28 | 23.6 | 84 | MURO | 23.9 | 3 | 84.286
B-19322 VIALE 26 | 203.2 | 4000 PSI | MUROS T2 PISO 4 EJE 04Y05 ENTRE AYJ M=14,31,02 | 2026-01-15 | 1/22/2026 12:00:00 AM | 7 | 28 | 24.3 | 87 | MURO | 23.9 | 3 | 86.786
B-19322 VIALE 26 | 203.2 | 4000 PSI | MUROS T2 PISO 4 EJE 04Y05 ENTRE AYJ M=14,31,02 | 2026-01-15 | 1/22/2026 12:00:00 AM | 7 | 28 | 23.8 | 85 | MURO | 23.9 | 3 | 85
B-19322 VIALE 26 | 215.9 | 4000 PSI | MUROS T2 PISO 4 EJE 02 Y 03 ENTRE AyJ -01,27,16,15 | 2026-01-16 | 1/23/2026 12:00:00 AM | 7 | 28 | 24.6 | 88 | MURO | 24.467 | 3 | 87.857
B-19322 VIALE 26 | 215.9 | 4000 PSI | MUROS T2 PISO 4 EJE 02 Y 03 ENTRE AyJ -01,27,16,15 | 2026-01-16 | 1/23/2026 12:00:00 AM | 7 | 28 | 24.3 | 87 | MURO | 24.467 | 3 | 86.786
B-19322 VIALE 26 | 215.9 | 4000 PSI | MUROS T2 PISO 4 EJE 02 Y 03 ENTRE AyJ -01,27,16,15 | 2026-01-16 | 1/23/2026 12:00:00 AM | 7 | 28 | 24.5 | 88 | MURO | 24.467 | 3 | 87.5
B-19322 VIALE 26 | 215.9 | 4000 PSI | MUROS T2 P4 EJE 01 AL 02 ENTRE AYD M=01,21,05,20,26,25,19 | 2026-01-17 | 1/24/2026 12:00:00 AM | 7 | 28 | 21.6 | 77 | MURO | 21.9 | 3 | 77.143
B-19322 VIALE 26 | 215.9 | 4000 PSI | MUROS T2 P4 EJE 01 AL 02 ENTRE AYD M=01,21,05,20,26,25,19 | 2026-01-17 | 1/24/2026 12:00:00 AM | 7 | 28 | 21 | 75 | MURO | 21.9 | 3 | 75
B-19322 VIALE 26 | 215.9 | 4000 PSI | MUROS T2 P4 EJE 01 AL 02 ENTRE AYD M=01,21,05,20,26,25,19 | 2026-01-17 | 1/24/2026 12:00:00 AM | 7 | 28 | 23.1 | 82 | MURO | 21.9 | 3 | 82.5
B-19322 VIALE 26 | 209.55 | 4000 PSI | MUROS P2 EJE 14 AL 15 ENTRE HYJ M=32,31,07,27 | 2026-01-20 | 1/27/2026 12:00:00 AM | 7 | 28 | 23.3 | 83 | MURO | 22.067 | 3 | 83.214
B-19322 VIALE 26 | 209.55 | 4000 PSI | MUROS P2 EJE 14 AL 15 ENTRE HYJ M=32,31,07,27 | 2026-01-20 | 1/27/2026 12:00:00 AM | 7 | 28 | 21.5 | 77 | MURO | 22.067 | 3 | 76.786
B-19322 VIALE 26 | 209.55 | 4000 PSI | MUROS P2 EJE 14 AL 15 ENTRE HYJ M=32,31,07,27 | 2026-01-20 | 1/27/2026 12:00:00 AM | 7 | 28 | 21.4 | 77 | MURO | 22.067 | 3 | 76.429
B-19322 VIALE 26 | 241.3 | 4000 PSI | MUROS T2 PISO 5 EJE 12 AL 15 ENTRE AYJ M=3,4,35,36,37,38,39 | 2026-01-20 | 1/27/2026 12:00:00 AM | 7 | 28 | 23.4 | 84 | MURO | 23.4 | 3 | 83.571
B-19322 VIALE 26 | 241.3 | 4000 PSI | MUROS T2 PISO 5 EJE 12 AL 15 ENTRE AYJ M=3,4,35,36,37,38,39 | 2026-01-20 | 1/27/2026 12:00:00 AM | 7 | 28 | 23.9 | 85 | MURO | 23.4 | 3 | 85.357
B-19322 VIALE 26 | 241.3 | 4000 PSI | MUROS T2 PISO 5 EJE 12 AL 15 ENTRE AYJ M=3,4,35,36,37,38,39 | 2026-01-20 | 1/27/2026 12:00:00 AM | 7 | 28 | 22.9 | 82 | MURO | 23.4 | 3 | 81.786
B-19322 VIALE 26 | 203.2 | 4000 PSI | MUROS T2 PISO 5 EJE 12 AL 15 ENTRE AYJ M=2,31,14 | 2026-01-20 | 1/27/2026 12:00:00 AM | 7 | 28 | 26.3 | 94 | MURO | 25.567 | 3 | 93.929
B-19322 VIALE 26 | 203.2 | 4000 PSI | MUROS T2 PISO 5 EJE 12 AL 15 ENTRE AYJ M=2,31,14 | 2026-01-20 | 1/27/2026 12:00:00 AM | 7 | 28 | 25.7 | 92 | MURO | 25.567 | 3 | 91.786
B-19322 VIALE 26 | 203.2 | 4000 PSI | MUROS T2 PISO 5 EJE 12 AL 15 ENTRE AYJ M=2,31,14 | 2026-01-20 | 1/27/2026 12:00:00 AM | 7 | 28 | 24.7 | 88 | MURO | 25.567 | 3 | 88.214
B-19322 VIALE 26 | 228.6 | 4 000 PSI | MUROS T2 PISO 5 EJE 10Y11 ENTRE AyJ M=32,09,29 | 2026-01-21 | 1/28/2026 12:00:00 AM | 7 | 28 | 26.1 | 93 | MURO | 24.967 | 3 | 93.214
B-19322 VIALE 26 | 228.6 | 4 000 PSI | MUROS T2 PISO 5 EJE 10Y11 ENTRE AyJ M=32,09,29 | 2026-01-21 | 1/28/2026 12:00:00 AM | 7 | 28 | 24.8 | 89 | MURO | 24.967 | 3 | 88.571
B-19322 VIALE 26 | 228.6 | 4 000 PSI | MUROS T2 PISO 5 EJE 10Y11 ENTRE AyJ M=32,09,29 | 2026-01-21 | 1/28/2026 12:00:00 AM | 7 | 28 | 24 | 86 | MURO | 24.967 | 3 | 85.714
B-19322 VIALE 26 | 177.8 | 4000 PSI | MUROS T1 P2 EJE 13Y14 ENTRE AyF M= 12a,25,01 | 2026-01-21 | 1/28/2026 12:00:00 AM | 7 | 28 | 23.7 | 85 | MURO | 23.167 | 3 | 84.643
B-19322 VIALE 26 | 177.8 | 4000 PSI | MUROS T1 P2 EJE 13Y14 ENTRE AyF M= 12a,25,01 | 2026-01-21 | 1/28/2026 12:00:00 AM | 7 | 28 | 22.9 | 82 | MURO | 23.167 | 3 | 81.786
B-19322 VIALE 26 | 177.8 | 4000 PSI | MUROS T1 P2 EJE 13Y14 ENTRE AyF M= 12a,25,01 | 2026-01-21 | 1/28/2026 12:00:00 AM | 7 | 28 | 22.9 | 82 | MURO | 23.167 | 3 | 81.786
B-19322 VIALE 26 | 234.95 | 4000 PSI | MUROS T1 PISO 2 EJE 11 AL 12 ENTRE AYJ M=29,09,23 | 2026-01-22 | 1/29/2026 12:00:00 AM | 7 | 28 | 25.2 | 90 | MURO | 24.5 | 3 | 90
B-19322 VIALE 26 | 234.95 | 4000 PSI | MUROS T1 PISO 2 EJE 11 AL 12 ENTRE AYJ M=29,09,23 | 2026-01-22 | 1/29/2026 12:00:00 AM | 7 | 28 | 24.4 | 87 | MURO | 24.5 | 3 | 87.143
B-19322 VIALE 26 | 234.95 | 4000 PSI | MUROS T1 PISO 2 EJE 11 AL 12 ENTRE AYJ M=29,09,23 | 2026-01-22 | 1/29/2026 12:00:00 AM | 7 | 28 | 23.9 | 85 | MURO | 24.5 | 3 | 85.357
B-19322 VIALE 26 | 228.6 | 4000 PSI | MUROS T2 PISO 5 EJE 06 AL 07 ENTRE AYJ M=09,29,32 | 2026-01-22 | 1/29/2026 12:00:00 AM | 7 | 28 | 28.7 | 102 | MURO | 28.333 | 3 | 102.5
B-19322 VIALE 26 | 228.6 | 4000 PSI | MUROS T2 PISO 5 EJE 06 AL 07 ENTRE AYJ M=09,29,32 | 2026-01-22 | 1/29/2026 12:00:00 AM | 7 | 28 | 28.4 | 101 | MURO | 28.333 | 3 | 101.429
B-19322 VIALE 26 | 228.6 | 4000 PSI | MUROS T2 PISO 5 EJE 06 AL 07 ENTRE AYJ M=09,29,32 | 2026-01-22 | 1/29/2026 12:00:00 AM | 7 | 28 | 27.9 | 100 | MURO | 28.333 | 3 | 99.643
B-19322 VIALE 26 | 228.6 | 4000 PSI | MUROS T2 P5 EJE 04 ENTRE AYD EJE 02 ENTRE FYJ M=16,27,01 | 2026-01-24 | 1/31/2026 12:00:00 AM | 7 | 28 | 23.9 | 85 | MURO | 23.667 | 3 | 85.357
B-19322 VIALE 26 | 228.6 | 4000 PSI | MUROS T2 P5 EJE 04 ENTRE AYD EJE 02 ENTRE FYJ M=16,27,01 | 2026-01-24 | 1/31/2026 12:00:00 AM | 7 | 28 | 22.7 | 81 | MURO | 23.667 | 3 | 81.071
B-19322 VIALE 26 | 228.6 | 4000 PSI | MUROS T2 P5 EJE 04 ENTRE AYD EJE 02 ENTRE FYJ M=16,27,01 | 2026-01-24 | 1/31/2026 12:00:00 AM | 7 | 28 | 24.4 | 87 | MURO | 23.667 | 3 | 87.143
B-19322 VIALE 26 | 228.6 | 4000 PSI | MUROS T1 PISO 2 EJE 09 ENTRE AYJ M=23,22,09 | 2026-01-24 | 1/31/2026 12:00:00 AM | 7 | 28 | 19.6 | 70 | MURO | 20.533 | 3 | 70
B-19322 VIALE 26 | 228.6 | 4000 PSI | MUROS T1 PISO 2 EJE 09 ENTRE AYJ M=23,22,09 | 2026-01-24 | 1/31/2026 12:00:00 AM | 7 | 28 | 20.7 | 74 | MURO | 20.533 | 3 | 73.929
B-19322 VIALE 26 | 228.6 | 4000 PSI | MUROS T1 PISO 2 EJE 09 ENTRE AYJ M=23,22,09 | 2026-01-24 | 1/31/2026 12:00:00 AM | 7 | 28 | 21.3 | 76 | MURO | 20.533 | 3 | 76.071
B-19322 VIALE 26 | 203.2 | 4.000 | MUROS T2 PISO 5 EJE 04Y07 ENTRE AyJ M=32,09,29 | 2026-01-23 | 1/30/2026 12:00:00 AM | 7 | 28 | 24.9 | 89 | MURO | 24.633 | 3 | 88.929
B-19322 VIALE 26 | 203.2 | 4.000 | MUROS T2 PISO 5 EJE 04Y07 ENTRE AyJ M=32,09,29 | 2026-01-23 | 1/30/2026 12:00:00 AM | 7 | 28 | 25.2 | 90 | MURO | 24.633 | 3 | 90
B-19322 VIALE 26 | 203.2 | 4.000 | MUROS T2 PISO 5 EJE 04Y07 ENTRE AyJ M=32,09,29 | 2026-01-23 | 1/30/2026 12:00:00 AM | 7 | 28 | 23.8 | 85 | MURO | 24.633 | 3 | 85
B-19322 VIALE 26 | 203.2 | 4.000 PSI | MURO T1 PISO 2 RJR 10Y11 ENTRE AyJ M=32,09,29 | 2026-01-23 | 1/30/2026 12:00:00 AM | 7 | 28 | 24 | 86 | MURO | 24.567 | 3 | 85.714
B-19322 VIALE 26 | 203.2 | 4.000 PSI | MURO T1 PISO 2 RJR 10Y11 ENTRE AyJ M=32,09,29 | 2026-01-23 | 1/30/2026 12:00:00 AM | 7 | 28 | 26 | 93 | MURO | 24.567 | 3 | 92.857
B-19322 VIALE 26 | 203.2 | 4.000 PSI | MURO T1 PISO 2 RJR 10Y11 ENTRE AyJ M=32,09,29 | 2026-01-23 | 1/30/2026 12:00:00 AM | 7 | 28 | 23.7 | 85 | MURO | 24.567 | 3 | 84.643
B-19322 VIALE 26 | 152.4 | 4000 PSI | PLACA TANQUE RCI | 2026-02-12 | 2/19/2026 12:00:00 AM | 7 | 28 | 54.4 | 194 | PLACA | 54.3 | 3 | 194.286
B-19322 VIALE 26 | 152.4 | 4000 PSI | PLACA TANQUE RCI | 2026-02-12 | 2/19/2026 12:00:00 AM | 7 | 28 | 54.4 | 194 | PLACA | 54.3 | 3 | 194.286
B-19322 VIALE 26 | 152.4 | 4000 PSI | PLACA TANQUE RCI | 2026-02-12 | 2/19/2026 12:00:00 AM | 7 | 28 | 54.1 | 193 | PLACA | 54.3 | 3 | 193.214
B-19322 VIALE 26 | 203.2 | 4000 PSI | MUROS TANQUE RCI | 2026-02-12 | 2/19/2026 12:00:00 AM | 7 | 28 | 43.2 | 154 | MURO | 42.633 | 3 | 154.286
B-19322 VIALE 26 | 203.2 | 4000 PSI | MUROS TANQUE RCI | 2026-02-12 | 2/19/2026 12:00:00 AM | 7 | 28 | 43 | 153 | MURO | 42.633 | 3 | 153.571
B-19322 VIALE 26 | 203.2 | 4000 PSI | MUROS TANQUE RCI | 2026-02-12 | 2/19/2026 12:00:00 AM | 7 | 28 | 41.7 | 149 | MURO | 42.633 | 3 | 148.929
B-19322 VIALE 26 | 228.6 | 4000 PSI | MUROS T1 P4 EJES 058 ENTRE JYg M=23,22,24,09,02 | 2026-02-17 | 2/24/2026 12:00:00 AM | 7 | 28 | 25.2 | 90 | MURO | 24.5 | 3 | 90
B-19322 VIALE 26 | 228.6 | 4000 PSI | MUROS T1 P4 EJES 058 ENTRE JYg M=23,22,24,09,02 | 2026-02-17 | 2/24/2026 12:00:00 AM | 7 | 28 | 24.1 | 86 | MURO | 24.5 | 3 | 86.071
B-19322 VIALE 26 | 228.6 | 4000 PSI | MUROS T1 P4 EJES 058 ENTRE JYg M=23,22,24,09,02 | 2026-02-17 | 2/24/2026 12:00:00 AM | 7 | 28 | 24.2 | 86 | MURO | 24.5 | 3 | 86.429
B-19322 VIALE 26 | 228.6 | 4000 PSI | MUROS T1 P4 EJE 3Y4 ENTRE JyG-4Y5 ENTRE AyF M=23,21,24,8,13,22 | 2026-02-18 | 2/25/2026 12:00:00 AM | 7 | 28 | 25.2 | 90 | MURO | 24 | 3 | 90
B-19322 VIALE 26 | 228.6 | 4000 PSI | MUROS T1 P4 EJE 3Y4 ENTRE JyG-4Y5 ENTRE AyF M=23,21,24,8,13,22 | 2026-02-18 | 2/25/2026 12:00:00 AM | 7 | 28 | 22.4 | 80 | MURO | 24 | 3 | 80
B-19322 VIALE 26 | 228.6 | 4000 PSI | MUROS T1 P4 EJE 3Y4 ENTRE JyG-4Y5 ENTRE AyF M=23,21,24,8,13,22 | 2026-02-18 | 2/25/2026 12:00:00 AM | 7 | 28 | 24.4 | 87 | MURO | 24 | 3 | 87.143
B-19322 VIALE 26 | 228.6 | 4000 PSI | MUROS T1 O4 EJES 03 ENTRE AyF-1Y2 ENTRE AyJ M=23,21,8,1,18 | 2026-02-19 | 2/26/2026 12:00:00 AM | 7 | 28 | 25.6 | 91 | MURO | 25.067 | 3 | 91.429
B-19322 VIALE 26 | 228.6 | 4000 PSI | MUROS T1 O4 EJES 03 ENTRE AyF-1Y2 ENTRE AyJ M=23,21,8,1,18 | 2026-02-19 | 2/26/2026 12:00:00 AM | 7 | 28 | 24.8 | 89 | MURO | 25.067 | 3 | 88.571
B-19322 VIALE 26 | 228.6 | 4000 PSI | MUROS T1 O4 EJES 03 ENTRE AyF-1Y2 ENTRE AyJ M=23,21,8,1,18 | 2026-02-19 | 2/26/2026 12:00:00 AM | 7 | 28 | 24.8 | 89 | MURO | 25.067 | 3 | 88.571
B-19322 VIALE 26 | 215.9 | 4000 PSI | MUROS T1 P5 EJES 12-13-14 ENTRE AyF M=14,12,25,22,23,09 | 2026-02-20 | 2/27/2026 12:00:00 AM | 7 | 28 | 28.5 | 102 | MURO | 28.033 | 3 | 101.786
B-19322 VIALE 26 | 215.9 | 4000 PSI | MUROS T1 P5 EJES 12-13-14 ENTRE AyF M=14,12,25,22,23,09 | 2026-02-20 | 2/27/2026 12:00:00 AM | 7 | 28 | 27.9 | 100 | MURO | 28.033 | 3 | 99.643
B-19322 VIALE 26 | 215.9 | 4000 PSI | MUROS T1 P5 EJES 12-13-14 ENTRE AyF M=14,12,25,22,23,09 | 2026-02-20 | 2/27/2026 12:00:00 AM | 7 | 28 | 27.7 | 99 | MURO | 28.033 | 3 | 98.929
B-19322 VIALE 26 | 228.6 | 4000 PSI | MUROS T1 P5 EJES 10-15 ENTRE AyG M=23,31,7,27,3,23,25,9 | 2026-02-23 | 3/2/2026 12:00:00 AM | 7 | 28 | 22.7 | 81 | MURO | 21.933 | 3 | 81.071
B-19322 VIALE 26 | 228.6 | 4000 PSI | MUROS T1 P5 EJES 10-15 ENTRE AyG M=23,31,7,27,3,23,25,9 | 2026-02-23 | 3/2/2026 12:00:00 AM | 7 | 28 | 20.5 | 73 | MURO | 21.933 | 3 | 73.214
B-19322 VIALE 26 | 228.6 | 4000 PSI | MUROS T1 P5 EJES 10-15 ENTRE AyG M=23,31,7,27,3,23,25,9 | 2026-02-23 | 3/2/2026 12:00:00 AM | 7 | 28 | 22.6 | 81 | MURO | 21.933 | 3 | 80.714
B-19322 VIALE 26 | 228.6 | 4000 PSI | MUROS T1 P5 EJES 8AL11 ENTRE A-F EJE 8 ENTRE JyG M=2,24,25,23,9,22 | 2026-02-24 | 3/3/2026 12:00:00 AM | 7 | 28 | 24.4 | 87 | MURO | 24 | 3 | 87.143
B-19322 VIALE 26 | 228.6 | 4000 PSI | MUROS T1 P5 EJES 8AL11 ENTRE A-F EJE 8 ENTRE JyG M=2,24,25,23,9,22 | 2026-02-24 | 3/3/2026 12:00:00 AM | 7 | 28 | 22.4 | 80 | MURO | 24 | 3 | 80
B-19322 VIALE 26 | 228.6 | 4000 PSI | MUROS T1 P5 EJES 8AL11 ENTRE A-F EJE 8 ENTRE JyG M=2,24,25,23,9,22 | 2026-02-24 | 3/3/2026 12:00:00 AM | 7 | 28 | 25.2 | 90 | MURO | 24 | 3 | 90
B-19322 VIALE 26 | 228.6 | 4000 PSI | MUROS T1 P5 EJE 9 ENTRE JYG M=22,23,9 | 2026-02-25 | 3/4/2026 12:00:00 AM | 7 | 28 | 23.9 | 85 | MURO | 24.167 | 3 | 85.357
B-19322 VIALE 26 | 228.6 | 4000 PSI | MUROS T1 P5 EJE 9 ENTRE JYG M=22,23,9 | 2026-02-25 | 3/4/2026 12:00:00 AM | 7 | 28 | 23.2 | 83 | MURO | 24.167 | 3 | 82.857
B-19322 VIALE 26 | 228.6 | 4000 PSI | MUROS T1 P5 EJE 9 ENTRE JYG M=22,23,9 | 2026-02-25 | 3/4/2026 12:00:00 AM | 7 | 28 | 25.4 | 91 | MURO | 24.167 | 3 | 90.714
B-19322 VIALE 26 | 228.6 | 4000 PSI | MUROS T1 P5 EJES 5-6 ENTRE JyG M= 2,23,24,22,9,3,45 | 2026-02-26 | 3/5/2026 12:00:00 AM | 7 | 28 | 26 | 93 | MURO | 26.067 | 3 | 92.857
B-19322 VIALE 26 | 228.6 | 4000 PSI | MUROS T1 P5 EJES 5-6 ENTRE JyG M= 2,23,24,22,9,3,45 | 2026-02-26 | 3/5/2026 12:00:00 AM | 7 | 28 | 26.8 | 96 | MURO | 26.067 | 3 | 95.714
B-19322 VIALE 26 | 228.6 | 4000 PSI | MUROS T1 P5 EJES 5-6 ENTRE JyG M= 2,23,24,22,9,3,45 | 2026-02-26 | 3/5/2026 12:00:00 AM | 7 | 28 | 25.4 | 91 | MURO | 26.067 | 3 | 90.714
B-19322 VIALE 26 | 228.6 | 4000 PSI | MUROS T1 P5 EJE 3-4 ENTRE JyG M=2,3,8,21,23 | 2026-02-27 | 3/6/2026 12:00:00 AM | 7 | 28 | 27.3 | 98 | MURO | 25.767 | 3 | 97.5
B-19322 VIALE 26 | 228.6 | 4000 PSI | MUROS T1 P5 EJE 3-4 ENTRE JyG M=2,3,8,21,23 | 2026-02-27 | 3/6/2026 12:00:00 AM | 7 | 28 | 25 | 89 | MURO | 25.767 | 3 | 89.286
B-19322 VIALE 26 | 228.6 | 4000 PSI | MUROS T1 P5 EJE 3-4 ENTRE JyG M=2,3,8,21,23 | 2026-02-27 | 3/6/2026 12:00:00 AM | 7 | 28 | 25 | 89 | MURO | 25.767 | 3 | 89.286
B-19322 VIALE 26 | 228 | 3500 PSI | torre 2 pilotes -54-61 | 2025-03-29 | 4/5/2025 12:00:00 AM | 7 | 24.5 | 24.5 | 100 |  | 23.467 | 3 | 100
B-19322 VIALE 26 | 228 | 3500 PSI | torre 2 pilotes -54-61 | 2025-03-29 | 4/5/2025 12:00:00 AM | 7 | 24.5 | 21.6 | 88 |  | 23.467 | 3 | 88.163
B-19322 VIALE 26 | 228 | 3500 PSI | torre 2 pilotes -54-61 | 2025-03-29 | 4/5/2025 12:00:00 AM | 7 | 24.5 | 24.3 | 99 |  | 23.467 | 3 | 99.184
B-19322 VIALE 26 | 203 | 3500 PSI | TORRE 2 PILOTE 53 | 2025-04-05 | 4/12/2025 12:00:00 AM | 7 | 24.5 | 28.1 | 114 |  | 26.833 | 3 | 114.694
B-19322 VIALE 26 | 203 | 3500 PSI | TORRE 2 PILOTE 53 | 2025-04-05 | 4/12/2025 12:00:00 AM | 7 | 24.5 | 26.2 | 107 |  | 26.833 | 3 | 106.939
B-19322 VIALE 26 | 203 | 3500 PSI | TORRE 2 PILOTE 53 | 2025-04-05 | 4/12/2025 12:00:00 AM | 7 | 24.5 | 26.2 | 107 |  | 26.833 | 3 | 106.939
B-19322 VIALE 26 | 177 | 3500 PSI | TORRE 2 PILOTE 72 | 2025-04-07 | 4/14/2025 12:00:00 AM | 7 | 24.5 | 27 | 110 |  | 26.8 | 3 | 110.204
B-19322 VIALE 26 | 177 | 3500 PSI | TORRE 2 PILOTE 72 | 2025-04-07 | 4/14/2025 12:00:00 AM | 7 | 24.5 | 26.9 | 110 |  | 26.8 | 3 | 109.796
B-19322 VIALE 26 | 177 | 3500 PSI | TORRE 2 PILOTE 72 | 2025-04-07 | 4/14/2025 12:00:00 AM | 7 | 24.5 | 26.5 | 108 |  | 26.8 | 3 | 108.163
B-19322 VIALE 26 | 177 | 3500 PSI | TORRE 2 PILOTE 104 | 2025-04-08 | 4/15/2025 12:00:00 AM | 7 | 24.5 | 23.6 | 96 |  | 22.3 | 3 | 96.327
B-19322 VIALE 26 | 177 | 3500 PSI | TORRE 2 PILOTE 104 | 2025-04-08 | 4/15/2025 12:00:00 AM | 7 | 24.5 | 21.7 | 89 |  | 22.3 | 3 | 88.571
B-19322 VIALE 26 | 177 | 3500 PSI | TORRE 2 PILOTE 104 | 2025-04-08 | 4/15/2025 12:00:00 AM | 7 | 24.5 | 21.6 | 88 |  | 22.3 | 3 | 88.163
B-19322 VIALE 26 | 228 | 3500 PSI | TORRE 2 PILOTE 62 | 2025-04-26 | 5/3/2025 12:00:00 AM | 7 | 24.5 | 16 | 65 |  | 16.033 | 3 | 65.306
B-19322 VIALE 26 | 228 | 3500 PSI | TORRE 2 PILOTE 62 | 2025-04-26 | 5/3/2025 12:00:00 AM | 7 | 24.5 | 15.8 | 64 |  | 16.033 | 3 | 64.49
B-19322 VIALE 26 | 228 | 3500 PSI | TORRE 2 PILOTE 62 | 2025-04-26 | 5/3/2025 12:00:00 AM | 7 | 24.5 | 16.3 | 67 |  | 16.033 | 3 | 66.531
B-19322 VIALE 26 | 203 | 3500 PSI | TORRE 2 PILOTE 60 | 2025-04-26 | 5/3/2025 12:00:00 AM | 7 | 24.5 | 16.5 | 67 |  | 18.167 | 3 | 67.347
B-19322 VIALE 26 | 203 | 3500 PSI | TORRE 2 PILOTE 60 | 2025-04-26 | 5/3/2025 12:00:00 AM | 7 | 24.5 | 17.9 | 73 |  | 18.167 | 3 | 73.061
B-19322 VIALE 26 | 203 | 3500 PSI | TORRE 2 PILOTE 60 | 2025-04-26 | 5/3/2025 12:00:00 AM | 7 | 24.5 | 20.1 | 82 |  | 18.167 | 3 | 82.041
B-19322 VIALE 26 | 215 | 3500 PSI | TORRE 2 PILOTE 26 | 2025-05-02 | 5/9/2025 12:00:00 AM | 7 | 24.5 | 20.5 | 84 |  | 22.3 | 3 | 83.673
B-19322 VIALE 26 | 215 | 3500 PSI | TORRE 2 PILOTE 26 | 2025-05-02 | 5/9/2025 12:00:00 AM | 7 | 24.5 | 23.3 | 95 |  | 22.3 | 3 | 95.102
B-19322 VIALE 26 | 215 | 3500 PSI | TORRE 2 PILOTE 26 | 2025-05-02 | 5/9/2025 12:00:00 AM | 7 | 24.5 | 23.1 | 94 |  | 22.3 | 3 | 94.286
B-19322 VIALE 26 | 215 | 3500 PSI | TORRE 2 PILOTE 45 | 2025-05-05 | 5/12/2025 12:00:00 AM | 7 | 24.5 | 15.1 | 61 |  | 18.167 | 3 | 61.633
B-19322 VIALE 26 | 215 | 3500 PSI | TORRE 2 PILOTE 45 | 2025-05-05 | 5/12/2025 12:00:00 AM | 7 | 24.5 | 17.3 | 71 |  | 18.167 | 3 | 70.612
B-19322 VIALE 26 | 215 | 3500 PSI | TORRE 2 PILOTE 45 | 2025-05-05 | 5/12/2025 12:00:00 AM | 7 | 24.5 | 22.1 | 90 |  | 18.167 | 3 | 90.204
B-19322 VIALE 26 | 215 | 3500 PSI | TORRE 2 PILOTE 41 | 2025-05-05 | 5/12/2025 12:00:00 AM | 7 | 24.5 | 21 | 86 |  | 20.033 | 3 | 85.714
B-19322 VIALE 26 | 215 | 3500 PSI | TORRE 2 PILOTE 41 | 2025-05-05 | 5/12/2025 12:00:00 AM | 7 | 24.5 | 17.4 | 71 |  | 20.033 | 3 | 71.02
B-19322 VIALE 26 | 215 | 3500 PSI | TORRE 2 PILOTE 41 | 2025-05-05 | 5/12/2025 12:00:00 AM | 7 | 24.5 | 21.7 | 89 |  | 20.033 | 3 | 88.571
B-19322 VIALE 26 | 215 | 3500 PSI | TORRE 2 PILOTE 75 | 2025-05-06 | 5/13/2025 12:00:00 AM | 7 | 24.5 | 20.2 | 82 |  | 20.967 | 3 | 82.449
B-19322 VIALE 26 | 215 | 3500 PSI | TORRE 2 PILOTE 75 | 2025-05-06 | 5/13/2025 12:00:00 AM | 7 | 24.5 | 20.3 | 83 |  | 20.967 | 3 | 82.857
B-19322 VIALE 26 | 215 | 3500 PSI | TORRE 2 PILOTE 75 | 2025-05-06 | 5/13/2025 12:00:00 AM | 7 | 24.5 | 22.4 | 91 |  | 20.967 | 3 | 91.429
B-19322 VIALE 26 | 0 | 3500 PSI | TORRE 2 PILOTE 75 | 2025-05-10 | 5/17/2025 12:00:00 AM | 7 | 24.5 | 21.9 | 89 |  | 22.767 | 3 | 89.388
B-19322 VIALE 26 | 0 | 3500 PSI | TORRE 2 PILOTE 75 | 2025-05-10 | 5/17/2025 12:00:00 AM | 7 | 24.5 | 24.5 | 100 |  | 22.767 | 3 | 100
B-19322 VIALE 26 | 0 | 3500 PSI | TORRE 2 PILOTE 75 | 2025-05-10 | 5/17/2025 12:00:00 AM | 7 | 24.5 | 21.9 | 89 |  | 22.767 | 3 | 89.388
B-19322 VIALE 26 | 0 | 3500 PSI | TORRE 2 PILOTE 85 | 2025-05-12 | 5/19/2025 12:00:00 AM | 7 | 24.5 | 19.4 | 79 |  | 18.733 | 3 | 79.184
B-19322 VIALE 26 | 0 | 3500 PSI | TORRE 2 PILOTE 85 | 2025-05-12 | 5/19/2025 12:00:00 AM | 7 | 24.5 | 17 | 69 |  | 18.733 | 3 | 69.388
B-19322 VIALE 26 | 0 | 3500 PSI | TORRE 2 PILOTE 85 | 2025-05-12 | 5/19/2025 12:00:00 AM | 7 | 24.5 | 19.8 | 81 |  | 18.733 | 3 | 80.816
B-19322 VIALE 26 | 0 | 3500 PSI | TORRE 2 PILOTE 24 | 2025-05-13 | 5/20/2025 12:00:00 AM | 7 | 24.5 | 24 | 98 |  | 22.333 | 3 | 97.959
B-19322 VIALE 26 | 0 | 3500 PSI | TORRE 2 PILOTE 24 | 2025-05-13 | 5/20/2025 12:00:00 AM | 7 | 24.5 | 21.9 | 89 |  | 22.333 | 3 | 89.388
B-19322 VIALE 26 | 0 | 3500 PSI | TORRE 2 PILOTE 24 | 2025-05-13 | 5/20/2025 12:00:00 AM | 7 | 24.5 | 21.1 | 86 |  | 22.333 | 3 | 86.122
B-19322 VIALE 26 | 203 | 3500 PSI | TORRE 2 PILOTE 80 | 2025-05-21 | 5/28/2025 12:00:00 AM | 7 | 24.5 | 18.5 | 76 |  | 18.867 | 3 | 75.51
B-19322 VIALE 26 | 203 | 3500 PSI | TORRE 2 PILOTE 80 | 2025-05-21 | 5/28/2025 12:00:00 AM | 7 | 24.5 | 21.3 | 87 |  | 18.867 | 3 | 86.939
B-19322 VIALE 26 | 203 | 3500 PSI | TORRE 2 PILOTE 80 | 2025-05-21 | 5/28/2025 12:00:00 AM | 7 | 24.5 | 16.8 | 68 |  | 18.867 | 3 | 68.571
B-19322 VIALE 26 | 203 | 3500 PSI | TORRE 2 PILOTE 44 | 2025-05-20 | 5/27/2025 12:00:00 AM | 7 | 24.5 | 14.6 | 60 |  | 14.367 | 3 | 59.592
B-19322 VIALE 26 | 203 | 3500 PSI | TORRE 2 PILOTE 44 | 2025-05-20 | 5/27/2025 12:00:00 AM | 7 | 24.5 | 13.9 | 57 |  | 14.367 | 3 | 56.735
B-19322 VIALE 26 | 203 | 3500 PSI | TORRE 2 PILOTE 44 | 2025-05-20 | 5/27/2025 12:00:00 AM | 7 | 24.5 | 14.6 | 60 |  | 14.367 | 3 | 59.592
B-19322 VIALE 26 | 203 | 3500 PSI | TORRE 2 PILOTE 82 | 2025-05-27 | 6/3/2025 12:00:00 AM | 7 | 24.5 | 16.2 | 66 |  | 16.433 | 3 | 66.122
B-19322 VIALE 26 | 203 | 3500 PSI | TORRE 2 PILOTE 82 | 2025-05-27 | 6/3/2025 12:00:00 AM | 7 | 24.5 | 16.8 | 68 |  | 16.433 | 3 | 68.571
B-19322 VIALE 26 | 203 | 3500 PSI | TORRE 2 PILOTE 82 | 2025-05-27 | 6/3/2025 12:00:00 AM | 7 | 24.5 | 16.3 | 67 |  | 16.433 | 3 | 66.531
B-19322 VIALE 26 | 203 | 3500 PSI | TORRE 2 PILOTE 74 | 2025-05-28 | 6/4/2025 12:00:00 AM | 7 | 24.5 | 22.9 | 94 |  | 20.5 | 3 | 93.469
B-19322 VIALE 26 | 203 | 3500 PSI | TORRE 2 PILOTE 74 | 2025-05-28 | 6/4/2025 12:00:00 AM | 7 | 24.5 | 23.4 | 96 |  | 20.5 | 3 | 95.51
B-19322 VIALE 26 | 203 | 3500 PSI | TORRE 2 PILOTE 74 | 2025-05-28 | 6/4/2025 12:00:00 AM | 7 | 24.5 | 15.2 | 62 |  | 20.5 | 3 | 62.041
B-19322 VIALE 26 | 203 | 3500 PSI | TORRE 2 PILOTE 76 | 2025-05-29 | 6/5/2025 12:00:00 AM | 7 | 24.5 | 20.5 | 84 |  | 18.567 | 3 | 83.673
B-19322 VIALE 26 | 203 | 3500 PSI | TORRE 2 PILOTE 76 | 2025-05-29 | 6/5/2025 12:00:00 AM | 7 | 24.5 | 16.4 | 67 |  | 18.567 | 3 | 66.939
B-19322 VIALE 26 | 203 | 3500 PSI | TORRE 2 PILOTE 76 | 2025-05-29 | 6/5/2025 12:00:00 AM | 7 | 24.5 | 18.8 | 77 |  | 18.567 | 3 | 76.735
B-19322 VIALE 26 | 177 | 3500 PSI | TORRE 2 PILOTE 28 | 2025-06-04 | 6/11/2025 12:00:00 AM | 7 | 24.5 | 24.2 | 99 |  | 24.5 | 3 | 98.776
B-19322 VIALE 26 | 177 | 3500 PSI | TORRE 2 PILOTE 28 | 2025-06-04 | 6/11/2025 12:00:00 AM | 7 | 24.5 | 24.6 | 100 |  | 24.5 | 3 | 100.408
B-19322 VIALE 26 | 177 | 3500 PSI | TORRE 2 PILOTE 28 | 2025-06-04 | 6/11/2025 12:00:00 AM | 7 | 24.5 | 24.7 | 101 |  | 24.5 | 3 | 100.816
B-19322 VIALE 26 | 203 | 3500 PSI | TORRE 2 PILOTE 30 | 2025-06-05 | 6/12/2025 12:00:00 AM | 7 | 24.5 | 26.6 | 108 |  | 28.767 | 3 | 108.571
B-19322 VIALE 26 | 203 | 3500 PSI | TORRE 2 PILOTE 30 | 2025-06-05 | 6/12/2025 12:00:00 AM | 7 | 24.5 | 29.7 | 121 |  | 28.767 | 3 | 121.224
B-19322 VIALE 26 | 203 | 3500 PSI | TORRE 2 PILOTE 30 | 2025-06-05 | 6/12/2025 12:00:00 AM | 7 | 24.5 | 30 | 122 |  | 28.767 | 3 | 122.449
B-19322 VIALE 26 | 177 | 3500 PSI | TORRE 2 PILOTE 93 | 2025-06-06 | 6/13/2025 12:00:00 AM | 7 | 24.5 | 21.8 | 89 |  | 21.967 | 3 | 88.98
B-19322 VIALE 26 | 177 | 3500 PSI | TORRE 2 PILOTE 93 | 2025-06-06 | 6/13/2025 12:00:00 AM | 7 | 24.5 | 24 | 98 |  | 21.967 | 3 | 97.959
B-19322 VIALE 26 | 177 | 3500 PSI | TORRE 2 PILOTE 93 | 2025-06-06 | 6/13/2025 12:00:00 AM | 7 | 24.5 | 20.1 | 82 |  | 21.967 | 3 | 82.041
B-19322 VIALE 26 | 177 | 3500 PSI | TORRE 2 PILOTE 31 | 2025-06-10 | 6/17/2025 12:00:00 AM | 7 | 24.5 | 20.7 | 84 |  | 21.333 | 3 | 84.49
B-19322 VIALE 26 | 177 | 3500 PSI | TORRE 2 PILOTE 31 | 2025-06-10 | 6/17/2025 12:00:00 AM | 7 | 24.5 | 22.9 | 94 |  | 21.333 | 3 | 93.469
B-19322 VIALE 26 | 177 | 3500 PSI | TORRE 2 PILOTE 31 | 2025-06-10 | 6/17/2025 12:00:00 AM | 7 | 24.5 | 20.4 | 83 |  | 21.333 | 3 | 83.265
B-19322 VIALE 26 | 177 | 3500 PSI | TORRE 2 PILOTE 94-38 | 2025-06-11 | 6/18/2025 12:00:00 AM | 7 | 24.5 | 22.6 | 92 |  | 22.9 | 3 | 92.245
B-19322 VIALE 26 | 177 | 3500 PSI | TORRE 2 PILOTE 94-38 | 2025-06-11 | 6/18/2025 12:00:00 AM | 7 | 24.5 | 22.5 | 92 |  | 22.9 | 3 | 91.837
B-19322 VIALE 26 | 177 | 3500 PSI | TORRE 2 PILOTE 94-38 | 2025-06-11 | 6/18/2025 12:00:00 AM | 7 | 24.5 | 23.6 | 96 |  | 22.9 | 3 | 96.327
B-19322 VIALE 26 | 177 | 3500 PSI | TORRE 2 PILOTE 33-21 | 2025-06-12 | 6/19/2025 12:00:00 AM | 7 | 24.5 | 25.4 | 104 |  | 25.467 | 3 | 103.673
B-19322 VIALE 26 | 177 | 3500 PSI | TORRE 2 PILOTE 33-21 | 2025-06-12 | 6/19/2025 12:00:00 AM | 7 | 24.5 | 26.2 | 107 |  | 25.467 | 3 | 106.939
B-19322 VIALE 26 | 177 | 3500 PSI | TORRE 2 PILOTE 33-21 | 2025-06-12 | 6/19/2025 12:00:00 AM | 7 | 24.5 | 24.8 | 101 |  | 25.467 | 3 | 101.224
B-19322 VIALE 26 | 228 | 3500 PSI | TORRE 2 PILOTE 92 | 2025-06-17 | 6/24/2025 12:00:00 AM | 7 | 24.5 | 19.1 | 78 |  | 20.767 | 3 | 77.959
B-19322 VIALE 26 | 228 | 3500 PSI | TORRE 2 PILOTE 92 | 2025-06-17 | 6/24/2025 12:00:00 AM | 7 | 24.5 | 21.8 | 89 |  | 20.767 | 3 | 88.98
B-19322 VIALE 26 | 228 | 3500 PSI | TORRE 2 PILOTE 92 | 2025-06-17 | 6/24/2025 12:00:00 AM | 7 | 24.5 | 21.4 | 87 |  | 20.767 | 3 | 87.347
B-19322 VIALE 26 | 203 | 3500 PSI | TORRE 2 PILOTE 23-32 | 2025-06-18 | 6/25/2025 12:00:00 AM | 7 | 24.5 | 14.1 | 57 |  | 15.167 | 3 | 57.551
B-19322 VIALE 26 | 203 | 3500 PSI | TORRE 2 PILOTE 23-32 | 2025-06-18 | 6/25/2025 12:00:00 AM | 7 | 24.5 | 15.1 | 62 |  | 15.167 | 3 | 61.633
B-19322 VIALE 26 | 203 | 3500 PSI | TORRE 2 PILOTE 23-32 | 2025-06-18 | 6/25/2025 12:00:00 AM | 7 | 24.5 | 16.3 | 67 |  | 15.167 | 3 | 66.531
B-19322 VIALE 26 | 203 | 3500 PSI | TORRE 2 PILOTE 36-77 | 2025-06-19 | 6/26/2025 12:00:00 AM | 7 | 24.5 | 20.7 | 84 |  | 20.4 | 3 | 84.49
B-19322 VIALE 26 | 203 | 3500 PSI | TORRE 2 PILOTE 36-77 | 2025-06-19 | 6/26/2025 12:00:00 AM | 7 | 24.5 | 20.2 | 82 |  | 20.4 | 3 | 82.449
B-19322 VIALE 26 | 203 | 3500 PSI | TORRE 2 PILOTE 36-77 | 2025-06-19 | 6/26/2025 12:00:00 AM | 7 | 24.5 | 20.3 | 83 |  | 20.4 | 3 | 82.857
B-19322 VIALE 26 | 190.5 | concreto 3500 psi | Torre 2 Pilote 19-17 | 2025-06-25 | 7/2/2025 12:00:00 AM | 7 | 24.5 | 21.4 | 87 |  | 21.133 | 3 | 87.347
B-19322 VIALE 26 | 190.5 | concreto 3500 psi | Torre 2 Pilote 19-17 | 2025-06-25 | 7/2/2025 12:00:00 AM | 7 | 24.5 | 19.6 | 80 |  | 21.133 | 3 | 80
B-19322 VIALE 26 | 190.5 | concreto 3500 psi | Torre 2 Pilote 19-17 | 2025-06-25 | 7/2/2025 12:00:00 AM | 7 | 24.5 | 22.4 | 92 |  | 21.133 | 3 | 91.429
B-19322 VIALE 26 | 228.6 | concreto 3500 psi | Torre 2 Pilote 04-05 | 2025-07-03 | 7/10/2025 12:00:00 AM | 7 | 24.5 | 21.8 | 89 |  | 20.7 | 3 | 88.98
B-19322 VIALE 26 | 228.6 | concreto 3500 psi | Torre 2 Pilote 04-05 | 2025-07-03 | 7/10/2025 12:00:00 AM | 7 | 24.5 | 19.9 | 81 |  | 20.7 | 3 | 81.224
B-19322 VIALE 26 | 228.6 | concreto 3500 psi | Torre 2 Pilote 04-05 | 2025-07-03 | 7/10/2025 12:00:00 AM | 7 | 24.5 | 20.4 | 83 |  | 20.7 | 3 | 83.265
B-19322 VIALE 26 | 209.55 | concreto 3500 psi | Torre 2 Pilote 81-03 | 2025-07-02 | 7/9/2025 12:00:00 AM | 7 | 24.5 | 20.4 | 83 |  | 19.567 | 3 | 83.265
B-19322 VIALE 26 | 209.55 | concreto 3500 psi | Torre 2 Pilote 81-03 | 2025-07-02 | 7/9/2025 12:00:00 AM | 7 | 24.5 | 20.7 | 84 |  | 19.567 | 3 | 84.49
B-19322 VIALE 26 | 209.55 | concreto 3500 psi | Torre 2 Pilote 81-03 | 2025-07-02 | 7/9/2025 12:00:00 AM | 7 | 24.5 | 17.6 | 72 |  | 19.567 | 3 | 71.837
B-19322 VIALE 26 | 196.85 | concreto 3500 psi | Torre 2 Pilote 15-79 | 2025-07-04 | 7/11/2025 12:00:00 AM | 7 | 24.5 | 25.9 | 106 |  | 26.6 | 3 | 105.714
B-19322 VIALE 26 | 196.85 | concreto 3500 psi | Torre 2 Pilote 15-79 | 2025-07-04 | 7/11/2025 12:00:00 AM | 7 | 24.5 | 27.7 | 113 |  | 26.6 | 3 | 113.061
B-19322 VIALE 26 | 196.85 | concreto 3500 psi | Torre 2 Pilote 15-79 | 2025-07-04 | 7/11/2025 12:00:00 AM | 7 | 24.5 | 26.2 | 107 |  | 26.6 | 3 | 106.939
B-19322 VIALE 26 | 177.8 | concreto 3500 psi | Torre 2 Pilote 103 | 2025-07-05 | 7/12/2025 12:00:00 AM | 7 | 24.5 | 24.7 | 101 |  | 24.267 | 3 | 100.816
B-19322 VIALE 26 | 177.8 | concreto 3500 psi | Torre 2 Pilote 103 | 2025-07-05 | 7/12/2025 12:00:00 AM | 7 | 24.5 | 25.1 | 102 |  | 24.267 | 3 | 102.449
B-19322 VIALE 26 | 177.8 | concreto 3500 psi | Torre 2 Pilote 103 | 2025-07-05 | 7/12/2025 12:00:00 AM | 7 | 24.5 | 23 | 94 |  | 24.267 | 3 | 93.878
B-19322 VIALE 26 | 196.85 | concreto 3500 psi | Torre 1 Pilote 90 | 2025-07-30 | 8/6/2025 12:00:00 AM | 7 | 24.5 | 15 | 61 |  | 14.5 | 3 | 61.224
B-19322 VIALE 26 | 196.85 | concreto 3500 psi | Torre 1 Pilote 90 | 2025-07-30 | 8/6/2025 12:00:00 AM | 7 | 24.5 | 14.2 | 58 |  | 14.5 | 3 | 57.959
B-19322 VIALE 26 | 196.85 | concreto 3500 psi | Torre 1 Pilote 90 | 2025-07-30 | 8/6/2025 12:00:00 AM | 7 | 24.5 | 14.3 | 58 |  | 14.5 | 3 | 58.367
B-19322 VIALE 26 | 222.25 | concreto 3500 psi | Torre 1 Pilote 58 | 2025-07-29 | 8/5/2025 12:00:00 AM | 7 | 24.5 | 17.3 | 71 |  | 17.167 | 3 | 70.612
B-19322 VIALE 26 | 222.25 | concreto 3500 psi | Torre 1 Pilote 58 | 2025-07-29 | 8/5/2025 12:00:00 AM | 7 | 24.5 | 16.9 | 69 |  | 17.167 | 3 | 68.98
B-19322 VIALE 26 | 222.25 | concreto 3500 psi | Torre 1 Pilote 58 | 2025-07-29 | 8/5/2025 12:00:00 AM | 7 | 24.5 | 17.3 | 70 |  | 17.167 | 3 | 70.612
B-19322 VIALE 26 | 196.85 | concreto 3500 psi | Torre 1 Pilotes 102-91 | 2025-07-28 | 8/4/2025 12:00:00 AM | 7 | 24.5 | 11.1 | 45 |  | 10.7 | 3 | 45.306
B-19322 VIALE 26 | 196.85 | concreto 3500 psi | Torre 1 Pilotes 102-91 | 2025-07-28 | 8/4/2025 12:00:00 AM | 7 | 24.5 | 10.3 | 42 |  | 10.7 | 3 | 42.041
B-19322 VIALE 26 | 196.85 | concreto 3500 psi | Torre 1 Pilotes 102-91 | 2025-07-28 | 8/4/2025 12:00:00 AM | 7 | 24.5 | 10.7 | 44 |  | 10.7 | 3 | 43.673
B-19322 VIALE 26 | 203.2 | concreto 3500 psi | Torre 1 Pilote 12 | 2025-08-02 | 8/9/2025 12:00:00 AM | 7 | 24.5 | 10.1 | 41 |  | 13.067 | 3 | 41.224
B-19322 VIALE 26 | 203.2 | concreto 3500 psi | Torre 1 Pilote 12 | 2025-08-02 | 8/9/2025 12:00:00 AM | 7 | 24.5 | 12.7 | 52 |  | 13.067 | 3 | 51.837
B-19322 VIALE 26 | 203.2 | concreto 3500 psi | Torre 1 Pilote 12 | 2025-08-02 | 8/9/2025 12:00:00 AM | 7 | 24.5 | 16.4 | 67 |  | 13.067 | 3 | 66.939
B-19322 VIALE 26 | 228.6 | concreto 3500 psi | Torre 1 Pilote 46-62 | 2025-07-26 | 8/2/2025 12:00:00 AM | 7 | 24.5 | 17.1 | 70 |  | 17.267 | 3 | 69.796
B-19322 VIALE 26 | 228.6 | concreto 3500 psi | Torre 1 Pilote 46-62 | 2025-07-26 | 8/2/2025 12:00:00 AM | 7 | 24.5 | 16.5 | 67 |  | 17.267 | 3 | 67.347
B-19322 VIALE 26 | 228.6 | concreto 3500 psi | Torre 1 Pilote 46-62 | 2025-07-26 | 8/2/2025 12:00:00 AM | 7 | 24.5 | 18.2 | 74 |  | 17.267 | 3 | 74.286
B-19322 VIALE 26 | 215.9 | concreto 3500 psi | Torre 1 Pilote 23-55 | 2025-07-25 | 8/1/2025 12:00:00 AM | 7 | 24.5 | 20.9 | 85 |  | 20.933 | 3 | 85.306
B-19322 VIALE 26 | 215.9 | concreto 3500 psi | Torre 1 Pilote 23-55 | 2025-07-25 | 8/1/2025 12:00:00 AM | 7 | 24.5 | 20.8 | 85 |  | 20.933 | 3 | 84.898
B-19322 VIALE 26 | 215.9 | concreto 3500 psi | Torre 1 Pilote 23-55 | 2025-07-25 | 8/1/2025 12:00:00 AM | 7 | 24.5 | 21.1 | 86 |  | 20.933 | 3 | 86.122
B-19322 VIALE 26 | 184.15 | concreto 3500 psi | Torre 1 Pilotes 11-20 | 2025-07-24 | 7/31/2025 12:00:00 AM | 7 | 24.5 | 17.5 | 71 |  | 16.333 | 3 | 71.429
B-19322 VIALE 26 | 184.15 | concreto 3500 psi | Torre 1 Pilotes 11-20 | 2025-07-24 | 7/31/2025 12:00:00 AM | 7 | 24.5 | 14.7 | 60 |  | 16.333 | 3 | 60
B-19322 VIALE 26 | 184.15 | concreto 3500 psi | Torre 1 Pilotes 11-20 | 2025-07-24 | 7/31/2025 12:00:00 AM | 7 | 24.5 | 16.8 | 68 |  | 16.333 | 3 | 68.571
B-19322 VIALE 26 | 203.2 | concreto 3500 psi | Torre 1 Pilote 100 | 2025-08-05 | 8/12/2025 12:00:00 AM | 7 | 24.5 | 17.8 | 73 |  | 16.933 | 3 | 72.653
B-19322 VIALE 26 | 203.2 | concreto 3500 psi | Torre 1 Pilote 100 | 2025-08-05 | 8/12/2025 12:00:00 AM | 7 | 24.5 | 15.7 | 64 |  | 16.933 | 3 | 64.082
B-19322 VIALE 26 | 203.2 | concreto 3500 psi | Torre 1 Pilote 100 | 2025-08-05 | 8/12/2025 12:00:00 AM | 7 | 24.5 | 17.3 | 70 |  | 16.933 | 3 | 70.612
B-19322 VIALE 26 | 190.5 | concreto 3000 psi | Torre 1 Pilote 57 | 2025-08-06 | 8/13/2025 12:00:00 AM | 7 | 24.5 | 19 | 78 |  | 22.333 | 3 | 77.551
B-19322 VIALE 26 | 190.5 | concreto 3000 psi | Torre 1 Pilote 57 | 2025-08-06 | 8/13/2025 12:00:00 AM | 7 | 24.5 | 19.8 | 81 |  | 22.333 | 3 | 80.816
B-19322 VIALE 26 | 190.5 | concreto 3000 psi | Torre 1 Pilote 57 | 2025-08-06 | 8/13/2025 12:00:00 AM | 7 | 24.5 | 28.2 | 115 |  | 22.333 | 3 | 115.102
B-19322 VIALE 26 | 228.6 | concreto 3500 psi | Torre 1 Pilote 59-97 | 2025-07-25 | 8/1/2025 12:00:00 AM | 7 | 24.5 | 21.4 | 87 |  | 20.367 | 3 | 87.347
B-19322 VIALE 26 | 228.6 | concreto 3500 psi | Torre 1 Pilote 59-97 | 2025-07-25 | 8/1/2025 12:00:00 AM | 7 | 24.5 | 20.3 | 83 |  | 20.367 | 3 | 82.857
B-19322 VIALE 26 | 228.6 | concreto 3500 psi | Torre 1 Pilote 59-97 | 2025-07-25 | 8/1/2025 12:00:00 AM | 7 | 24.5 | 19.4 | 79 |  | 20.367 | 3 | 79.184
B-19322 VIALE 26 | 203.2 | concreto 3500 psi | Torre 1 Pilote 51 | 2025-07-24 | 7/31/2025 12:00:00 AM | 7 | 24.5 | 14.7 | 60 |  | 15.5 | 3 | 60
B-19322 VIALE 26 | 203.2 | concreto 3500 psi | Torre 1 Pilote 51 | 2025-07-24 | 7/31/2025 12:00:00 AM | 7 | 24.5 | 14.8 | 60 |  | 15.5 | 3 | 60.408
B-19322 VIALE 26 | 203.2 | concreto 3500 psi | Torre 1 Pilote 51 | 2025-07-24 | 7/31/2025 12:00:00 AM | 7 | 24.5 | 17 | 70 |  | 15.5 | 3 | 69.388
B-19322 VIALE 26 | 190.5 | concreto 3500 psi | Torre 1 Pilote 60 | 2025-07-23 | 7/30/2025 12:00:00 AM | 7 | 24.5 | 13.9 | 57 |  | 13.367 | 3 | 56.735
B-19322 VIALE 26 | 190.5 | concreto 3500 psi | Torre 1 Pilote 60 | 2025-07-23 | 7/30/2025 12:00:00 AM | 7 | 24.5 | 13 | 53 |  | 13.367 | 3 | 53.061
B-19322 VIALE 26 | 190.5 | concreto 3500 psi | Torre 1 Pilote 60 | 2025-07-23 | 7/30/2025 12:00:00 AM | 7 | 24.5 | 13.2 | 54 |  | 13.367 | 3 | 53.878
B-19322 VIALE 26 | 177.8 | concreto 3500 psi | Torre 1 Pilote 92-54 | 2025-07-23 | 7/30/2025 12:00:00 AM | 7 | 24.5 | 18.9 | 77 |  | 20.033 | 3 | 77.143
B-19322 VIALE 26 | 177.8 | concreto 3500 psi | Torre 1 Pilote 92-54 | 2025-07-23 | 7/30/2025 12:00:00 AM | 7 | 24.5 | 21.1 | 86 |  | 20.033 | 3 | 86.122
B-19322 VIALE 26 | 177.8 | concreto 3500 psi | Torre 1 Pilote 92-54 | 2025-07-23 | 7/30/2025 12:00:00 AM | 7 | 24.5 | 20.1 | 82 |  | 20.033 | 3 | 82.041
B-19322 VIALE 26 | 203.2 | concreto 3500 psi | Torre 1 Pilote 53 | 2025-07-22 | 7/29/2025 12:00:00 AM | 7 | 24.5 | 17.9 | 73 |  | 18.933 | 3 | 73.061
B-19322 VIALE 26 | 203.2 | concreto 3500 psi | Torre 1 Pilote 53 | 2025-07-22 | 7/29/2025 12:00:00 AM | 7 | 24.5 | 20 | 82 |  | 18.933 | 3 | 81.633
B-19322 VIALE 26 | 203.2 | concreto 3500 psi | Torre 1 Pilote 53 | 2025-07-22 | 7/29/2025 12:00:00 AM | 7 | 24.5 | 18.9 | 77 |  | 18.933 | 3 | 77.143
B-19322 VIALE 26 | 215.9 | concreto 3500 psi | Torre 1 Pilotes 07-61 | 2025-07-22 | 7/29/2025 12:00:00 AM | 7 | 24.5 | 13.8 | 56 |  | 13.4 | 3 | 56.327
B-19322 VIALE 26 | 215.9 | concreto 3500 psi | Torre 1 Pilotes 07-61 | 2025-07-22 | 7/29/2025 12:00:00 AM | 7 | 24.5 | 13.4 | 54 |  | 13.4 | 3 | 54.694
B-19322 VIALE 26 | 215.9 | concreto 3500 psi | Torre 1 Pilotes 07-61 | 2025-07-22 | 7/29/2025 12:00:00 AM | 7 | 24.5 | 13 | 53 |  | 13.4 | 3 | 53.061
B-19322 VIALE 26 | 228.6 | concreto 3500 psi | Torre 1 Pilote 48-06 | 2025-07-16 | 7/23/2025 12:00:00 AM | 7 | 24.5 | 14.7 | 60 |  | 13.467 | 3 | 60
B-19322 VIALE 26 | 228.6 | concreto 3500 psi | Torre 1 Pilote 48-06 | 2025-07-16 | 7/23/2025 12:00:00 AM | 7 | 24.5 | 12.5 | 51 |  | 13.467 | 3 | 51.02
B-19322 VIALE 26 | 228.6 | concreto 3500 psi | Torre 1 Pilote 48-06 | 2025-07-16 | 7/23/2025 12:00:00 AM | 7 | 24.5 | 13.2 | 54 |  | 13.467 | 3 | 53.878
B-19322 VIALE 26 | 196.85 | concreto 3500 psi | Torre 2 Pilote 06-07 | 2025-07-12 | 7/19/2025 12:00:00 AM | 7 | 24.5 | 23.5 | 96 |  | 23.867 | 3 | 95.918
B-19322 VIALE 26 | 196.85 | concreto 3500 psi | Torre 2 Pilote 06-07 | 2025-07-12 | 7/19/2025 12:00:00 AM | 7 | 24.5 | 22.2 | 90 |  | 23.867 | 3 | 90.612
B-19322 VIALE 26 | 196.85 | concreto 3500 psi | Torre 2 Pilote 06-07 | 2025-07-12 | 7/19/2025 12:00:00 AM | 7 | 24.5 | 25.9 | 106 |  | 23.867 | 3 | 105.714
B-19322 VIALE 26 | 177.8 | concreto 3500 psi | Torre 1 Pilote 73 | 2025-07-15 | 7/22/2025 12:00:00 AM | 7 | 24.5 | 16.1 | 66 |  | 15.033 | 3 | 65.714
B-19322 VIALE 26 | 177.8 | concreto 3500 psi | Torre 1 Pilote 73 | 2025-07-15 | 7/22/2025 12:00:00 AM | 7 | 24.5 | 15.2 | 62 |  | 15.033 | 3 | 62.041
B-19322 VIALE 26 | 177.8 | concreto 3500 psi | Torre 1 Pilote 73 | 2025-07-15 | 7/22/2025 12:00:00 AM | 7 | 24.5 | 13.8 | 56 |  | 15.033 | 3 | 56.327
B-19322 VIALE 26 | 190.5 | concreto 3500 psi | Torre 1 Pilote 50-22 | 2025-07-14 | 7/21/2025 12:00:00 AM | 7 | 24.5 | 17.5 | 71 |  | 17.567 | 3 | 71.429
B-19322 VIALE 26 | 190.5 | concreto 3500 psi | Torre 1 Pilote 50-22 | 2025-07-14 | 7/21/2025 12:00:00 AM | 7 | 24.5 | 17.5 | 71 |  | 17.567 | 3 | 71.429
B-19322 VIALE 26 | 190.5 | concreto 3500 psi | Torre 1 Pilote 50-22 | 2025-07-14 | 7/21/2025 12:00:00 AM | 7 | 24.5 | 17.7 | 72 |  | 17.567 | 3 | 72.245
B-19322 VIALE 26 | 222.25 | concreto 3000 psi | Torre 1 Pilote 08-70 | 2025-07-15 | 7/22/2025 12:00:00 AM | 7 | 24.5 | 12.2 | 50 |  | 15.533 | 3 | 49.796
B-19322 VIALE 26 | 222.25 | concreto 3000 psi | Torre 1 Pilote 08-70 | 2025-07-15 | 7/22/2025 12:00:00 AM | 7 | 24.5 | 17 | 69 |  | 15.533 | 3 | 69.388
B-19322 VIALE 26 | 222.25 | concreto 3000 psi | Torre 1 Pilote 08-70 | 2025-07-15 | 7/22/2025 12:00:00 AM | 7 | 24.5 | 17.4 | 71 |  | 15.533 | 3 | 71.02
B-19322 VIALE 26 | 215.9 | concreto 3500 psi | Torre 2 Pilote 80-50 | 2025-07-10 | 7/17/2025 12:00:00 AM | 7 | 24.5 | 22.6 | 92 |  | 23.633 | 3 | 92.245
B-19322 VIALE 26 | 215.9 | concreto 3500 psi | Torre 2 Pilote 80-50 | 2025-07-10 | 7/17/2025 12:00:00 AM | 7 | 24.5 | 23.6 | 96 |  | 23.633 | 3 | 96.327
B-19322 VIALE 26 | 215.9 | concreto 3500 psi | Torre 2 Pilote 80-50 | 2025-07-10 | 7/17/2025 12:00:00 AM | 7 | 24.5 | 24.7 | 101 |  | 23.633 | 3 | 100.816
B-19322 VIALE 26 | 190.5 | concreto 3500 psi | Torre 1 Pilote 09-28 | 2025-07-11 | 7/18/2025 12:00:00 AM | 7 | 24.5 | 19 | 77 |  | 18.133 | 3 | 77.551
B-19322 VIALE 26 | 190.5 | concreto 3500 psi | Torre 1 Pilote 09-28 | 2025-07-11 | 7/18/2025 12:00:00 AM | 7 | 24.5 | 18.6 | 76 |  | 18.133 | 3 | 75.918
B-19322 VIALE 26 | 190.5 | concreto 3500 psi | Torre 1 Pilote 09-28 | 2025-07-11 | 7/18/2025 12:00:00 AM | 7 | 24.5 | 16.8 | 69 |  | 18.133 | 3 | 68.571
B-19322 VIALE 26 | 196.85 | concreto 3500 psi | Torre 2 Pilote 102 | 2025-07-09 | 7/16/2025 12:00:00 AM | 7 | 24.5 | 20.2 | 82 |  | 20.633 | 3 | 82.449
B-19322 VIALE 26 | 196.85 | concreto 3500 psi | Torre 2 Pilote 102 | 2025-07-09 | 7/16/2025 12:00:00 AM | 7 | 24.5 | 20.8 | 85 |  | 20.633 | 3 | 84.898
B-19322 VIALE 26 | 196.85 | concreto 3500 psi | Torre 2 Pilote 102 | 2025-07-09 | 7/16/2025 12:00:00 AM | 7 | 24.5 | 20.9 | 85 |  | 20.633 | 3 | 85.306
B-19322 VIALE 26 | 203.2 | concreto 3500 psi | Torre 2 Pilote 101 | 2025-07-08 | 7/15/2025 12:00:00 AM | 7 | 24.5 | 23.9 | 97 |  | 24.067 | 3 | 97.551
B-19322 VIALE 26 | 203.2 | concreto 3500 psi | Torre 2 Pilote 101 | 2025-07-08 | 7/15/2025 12:00:00 AM | 7 | 24.5 | 24.8 | 101 |  | 24.067 | 3 | 101.224
B-19322 VIALE 26 | 203.2 | concreto 3500 psi | Torre 2 Pilote 101 | 2025-07-08 | 7/15/2025 12:00:00 AM | 7 | 24.5 | 23.5 | 96 |  | 24.067 | 3 | 95.918
B-19322 VIALE 26 | 215.9 | concreto 3500 psi | Torre 2 Pilote 100 | 2025-07-08 | 7/15/2025 12:00:00 AM | 7 | 24.5 | 21.6 | 88 |  | 22.1 | 3 | 88.163
B-19322 VIALE 26 | 215.9 | concreto 3500 psi | Torre 2 Pilote 100 | 2025-07-08 | 7/15/2025 12:00:00 AM | 7 | 24.5 | 23.1 | 94 |  | 22.1 | 3 | 94.286
B-19322 VIALE 26 | 215.9 | concreto 3500 psi | Torre 2 Pilote 100 | 2025-07-08 | 7/15/2025 12:00:00 AM | 7 | 24.5 | 21.6 | 88 |  | 22.1 | 3 | 88.163
B-19322 VIALE 26 | 177.8 | concreto 3500 psi | Torre 2 Pilote 14-82 | 2025-07-07 | 7/14/2025 12:00:00 AM | 7 | 24.5 | 22.6 | 92 |  | 24.367 | 3 | 92.245
B-19322 VIALE 26 | 177.8 | concreto 3500 psi | Torre 2 Pilote 14-82 | 2025-07-07 | 7/14/2025 12:00:00 AM | 7 | 24.5 | 25.3 | 103 |  | 24.367 | 3 | 103.265
B-19322 VIALE 26 | 177.8 | concreto 3500 psi | Torre 2 Pilote 14-82 | 2025-07-07 | 7/14/2025 12:00:00 AM | 7 | 24.5 | 25.2 | 103 |  | 24.367 | 3 | 102.857
B-19322 VIALE 26 | 203.2 | concreto 3000 psi | Torre 1 Pilote 96 | 2025-07-29 | 8/5/2025 12:00:00 AM | 7 | 24.5 | 23.7 | 97 |  | 22.667 | 3 | 96.735
B-19322 VIALE 26 | 203.2 | concreto 3000 psi | Torre 1 Pilote 96 | 2025-07-29 | 8/5/2025 12:00:00 AM | 7 | 24.5 | 21.4 | 87 |  | 22.667 | 3 | 87.347
B-19322 VIALE 26 | 203.2 | concreto 3000 psi | Torre 1 Pilote 96 | 2025-07-29 | 8/5/2025 12:00:00 AM | 7 | 24.5 | 22.9 | 93 |  | 22.667 | 3 | 93.469
B-19322 VIALE 26 | 234.95 | concreto 3500 psi | Torre 2 Pilote 76 | 2025-08-05 | 8/12/2025 12:00:00 AM | 7 | 24.5 | 19.6 | 80 |  | 17.6 | 3 | 80
B-19322 VIALE 26 | 234.95 | concreto 3500 psi | Torre 2 Pilote 76 | 2025-08-05 | 8/12/2025 12:00:00 AM | 7 | 24.5 | 16.9 | 69 |  | 17.6 | 3 | 68.98
B-19322 VIALE 26 | 234.95 | concreto 3500 psi | Torre 2 Pilote 76 | 2025-08-05 | 8/12/2025 12:00:00 AM | 7 | 24.5 | 16.3 | 67 |  | 17.6 | 3 | 66.531
B-19322 VIALE 26 | 215.9 | concreto 3500 psi | Torre 1 Pilote 98 | 2025-08-04 | 8/11/2025 12:00:00 AM | 7 | 24.5 | 12.8 | 52 |  | 14.933 | 3 | 52.245
B-19322 VIALE 26 | 215.9 | concreto 3500 psi | Torre 1 Pilote 98 | 2025-08-04 | 8/11/2025 12:00:00 AM | 7 | 24.5 | 13.4 | 55 |  | 14.933 | 3 | 54.694
B-19322 VIALE 26 | 215.9 | concreto 3500 psi | Torre 1 Pilote 98 | 2025-08-04 | 8/11/2025 12:00:00 AM | 7 | 24.5 | 18.6 | 76 |  | 14.933 | 3 | 75.918
B-19322 VIALE 26 | 228.6 | concreto 3500 psi | Torre 1 Pilote 45 | 2025-08-08 | 8/15/2025 12:00:00 AM | 7 | 24.5 | 21.9 | 89 |  | 23.1 | 3 | 89.388
B-19322 VIALE 26 | 228.6 | concreto 3500 psi | Torre 1 Pilote 45 | 2025-08-08 | 8/15/2025 12:00:00 AM | 7 | 24.5 | 23.7 | 97 |  | 23.1 | 3 | 96.735
B-19322 VIALE 26 | 228.6 | concreto 3500 psi | Torre 1 Pilote 45 | 2025-08-08 | 8/15/2025 12:00:00 AM | 7 | 24.5 | 23.7 | 96 |  | 23.1 | 3 | 96.735
B-19322 VIALE 26 | 209.55 | concreto 3500 psi | Torre 1 Pilote 74 | 2025-08-08 | 8/15/2025 12:00:00 AM | 7 | 24.5 | 25.3 | 103 |  | 25.633 | 3 | 103.265
B-19322 VIALE 26 | 209.55 | concreto 3500 psi | Torre 1 Pilote 74 | 2025-08-08 | 8/15/2025 12:00:00 AM | 7 | 24.5 | 25.3 | 103 |  | 25.633 | 3 | 103.265
B-19322 VIALE 26 | 209.55 | concreto 3500 psi | Torre 1 Pilote 74 | 2025-08-08 | 8/15/2025 12:00:00 AM | 7 | 24.5 | 26.3 | 107 |  | 25.633 | 3 | 107.347
B-19322 VIALE 26 | 247.65 | concreto 3500 psi | Torre grua Pilote C-3 | 2025-08-09 | 8/16/2025 12:00:00 AM | 7 | 24.5 | 22 | 90 |  | 19.633 | 3 | 89.796
B-19322 VIALE 26 | 247.65 | concreto 3500 psi | Torre grua Pilote C-3 | 2025-08-09 | 8/16/2025 12:00:00 AM | 7 | 24.5 | 14.5 | 59 |  | 19.633 | 3 | 59.184
B-19322 VIALE 26 | 247.65 | concreto 3500 psi | Torre grua Pilote C-3 | 2025-08-09 | 8/16/2025 12:00:00 AM | 7 | 24.5 | 22.4 | 91 |  | 19.633 | 3 | 91.429
B-19322 VIALE 26 | 228.6 | concreto 3500 psi | Torre 1 Pilote 69 | 2025-08-09 | 8/16/2025 12:00:00 AM | 7 | 24.5 | 37 | 151 |  | 27.267 | 3 | 151.02
B-19322 VIALE 26 | 228.6 | concreto 3500 psi | Torre 1 Pilote 69 | 2025-08-09 | 8/16/2025 12:00:00 AM | 7 | 24.5 | 23.3 | 95 |  | 27.267 | 3 | 95.102
B-19322 VIALE 26 | 228.6 | concreto 3500 psi | Torre 1 Pilote 69 | 2025-08-09 | 8/16/2025 12:00:00 AM | 7 | 24.5 | 21.5 | 88 |  | 27.267 | 3 | 87.755
B-19322 VIALE 26 | 177.8 | concreto 3500 psi | Torre 1 Pilote 31 | 2025-08-30 | 9/6/2025 12:00:00 AM | 7 | 24.5 | 23.3 | 95 |  | 23.1 | 3 | 95.102
B-19322 VIALE 26 | 177.8 | concreto 3500 psi | Torre 1 Pilote 31 | 2025-08-30 | 9/6/2025 12:00:00 AM | 7 | 24.5 | 23.4 | 95 |  | 23.1 | 3 | 95.51
B-19322 VIALE 26 | 177.8 | concreto 3500 psi | Torre 1 Pilote 31 | 2025-08-30 | 9/6/2025 12:00:00 AM | 7 | 24.5 | 22.6 | 92 |  | 23.1 | 3 | 92.245
B-19322 VIALE 26 | 222.25 | concreto 3500 psi | Torre 1 Pilote 88 | 2025-08-28 | 9/4/2025 12:00:00 AM | 7 | 24.5 | 18.2 | 74 |  | 17.633 | 3 | 74.286
B-19322 VIALE 26 | 222.25 | concreto 3500 psi | Torre 1 Pilote 88 | 2025-08-28 | 9/4/2025 12:00:00 AM | 7 | 24.5 | 17.6 | 72 |  | 17.633 | 3 | 71.837
B-19322 VIALE 26 | 222.25 | concreto 3500 psi | Torre 1 Pilote 88 | 2025-08-28 | 9/4/2025 12:00:00 AM | 7 | 24.5 | 17.1 | 70 |  | 17.633 | 3 | 69.796
B-19322 VIALE 26 | 228.6 | concreto 3000 psi | Torre 1 Pilote 39 | 2025-09-01 | 9/8/2025 12:00:00 AM | 7 | 24.5 | 18 | 74 |  | 18.9 | 3 | 73.469
B-19322 VIALE 26 | 228.6 | concreto 3000 psi | Torre 1 Pilote 39 | 2025-09-01 | 9/8/2025 12:00:00 AM | 7 | 24.5 | 19 | 78 |  | 18.9 | 3 | 77.551
B-19322 VIALE 26 | 228.6 | concreto 3000 psi | Torre 1 Pilote 39 | 2025-09-01 | 9/8/2025 12:00:00 AM | 7 | 24.5 | 19.7 | 80 |  | 18.9 | 3 | 80.408
B-19322 VIALE 26 | 184.15 | concreto 3500 psi | Torre grua Pilote C-1 | 2025-08-28 | 9/4/2025 12:00:00 AM | 7 | 24.5 | 23.6 | 96 |  | 24.267 | 3 | 96.327
B-19322 VIALE 26 | 184.15 | concreto 3500 psi | Torre grua Pilote C-1 | 2025-08-28 | 9/4/2025 12:00:00 AM | 7 | 24.5 | 23.7 | 97 |  | 24.267 | 3 | 96.735
B-19322 VIALE 26 | 184.15 | concreto 3500 psi | Torre grua Pilote C-1 | 2025-08-28 | 9/4/2025 12:00:00 AM | 7 | 24.5 | 25.5 | 104 |  | 24.267 | 3 | 104.082
B-19322 VIALE 26 | 209.55 | concreto 3500 psi | Torre grua Pilote B-3 | 2025-08-13 | 8/20/2025 12:00:00 AM | 7 | 24.5 | 13.1 | 53 |  | 14.667 | 3 | 53.469
B-19322 VIALE 26 | 209.55 | concreto 3500 psi | Torre grua Pilote B-3 | 2025-08-13 | 8/20/2025 12:00:00 AM | 7 | 24.5 | 18.5 | 75 |  | 14.667 | 3 | 75.51
B-19322 VIALE 26 | 209.55 | concreto 3500 psi | Torre grua Pilote B-3 | 2025-08-13 | 8/20/2025 12:00:00 AM | 7 | 24.5 | 12.4 | 50 |  | 14.667 | 3 | 50.612
B-19322 VIALE 26 | 203.2 | concreto 3000 psi | Torre 1 Pilote 43 | 2025-08-13 | 8/20/2025 12:00:00 AM | 7 | 24.5 | 12.2 | 50 |  | 14.8 | 3 | 49.796
B-19322 VIALE 26 | 203.2 | concreto 3000 psi | Torre 1 Pilote 43 | 2025-08-13 | 8/20/2025 12:00:00 AM | 7 | 24.5 | 12.2 | 50 |  | 14.8 | 3 | 49.796
B-19322 VIALE 26 | 203.2 | concreto 3000 psi | Torre 1 Pilote 43 | 2025-08-13 | 8/20/2025 12:00:00 AM | 7 | 24.5 | 20 | 81 |  | 14.8 | 3 | 81.633
B-19322 VIALE 26 | 215.9 | concreto 3500 psi | Torre 1 Pilote 29 | 2025-08-14 | 8/21/2025 12:00:00 AM | 7 | 24.5 | 20.7 | 85 |  | 20.3 | 3 | 84.49
B-19322 VIALE 26 | 215.9 | concreto 3500 psi | Torre 1 Pilote 29 | 2025-08-14 | 8/21/2025 12:00:00 AM | 7 | 24.5 | 19.9 | 81 |  | 20.3 | 3 | 81.224
B-19322 VIALE 26 | 215.9 | concreto 3500 psi | Torre 1 Pilote 29 | 2025-08-14 | 8/21/2025 12:00:00 AM | 7 | 24.5 | 20.3 | 83 |  | 20.3 | 3 | 82.857
B-19322 VIALE 26 | 203.2 | concreto 3500 psi | Torre 1 Pilote 101 | 2025-08-14 | 8/21/2025 12:00:00 AM | 7 | 24.5 | 25.6 | 104 |  | 25.033 | 3 | 104.49
B-19322 VIALE 26 | 203.2 | concreto 3500 psi | Torre 1 Pilote 101 | 2025-08-14 | 8/21/2025 12:00:00 AM | 7 | 24.5 | 25.1 | 103 |  | 25.033 | 3 | 102.449
B-19322 VIALE 26 | 203.2 | concreto 3500 psi | Torre 1 Pilote 101 | 2025-08-14 | 8/21/2025 12:00:00 AM | 7 | 24.5 | 24.4 | 100 |  | 25.033 | 3 | 99.592
B-19322 VIALE 26 | 177.8 | concreto 3500 psi | Torre 1 Pilote 99 | 2025-08-14 | 8/21/2025 12:00:00 AM | 7 | 24.5 | 20.8 | 85 |  | 22 | 3 | 84.898
B-19322 VIALE 26 | 177.8 | concreto 3500 psi | Torre 1 Pilote 99 | 2025-08-14 | 8/21/2025 12:00:00 AM | 7 | 24.5 | 23.3 | 95 |  | 22 | 3 | 95.102
B-19322 VIALE 26 | 177.8 | concreto 3500 psi | Torre 1 Pilote 99 | 2025-08-14 | 8/21/2025 12:00:00 AM | 7 | 24.5 | 21.9 | 89 |  | 22 | 3 | 89.388
B-19322 VIALE 26 | 228.6 | concreto 3500 psi | Torre 1 Pilote 84 | 2025-09-06 | 9/13/2025 12:00:00 AM | 7 | 24.5 | 15.5 | 63 |  | 17.5 | 3 | 63.265
B-19322 VIALE 26 | 228.6 | concreto 3500 psi | Torre 1 Pilote 84 | 2025-09-06 | 9/13/2025 12:00:00 AM | 7 | 24.5 | 19 | 78 |  | 17.5 | 3 | 77.551
B-19322 VIALE 26 | 228.6 | concreto 3500 psi | Torre 1 Pilote 84 | 2025-09-06 | 9/13/2025 12:00:00 AM | 7 | 24.5 | 18 | 74 |  | 17.5 | 3 | 73.469
B-19322 VIALE 26 | 215.9 | concreto 3500 psi | Torre 1 Pilote 15 | 2025-09-08 | 9/15/2025 12:00:00 AM | 7 | 24.5 | 11.9 | 49 |  | 11.833 | 3 | 48.571
B-19322 VIALE 26 | 215.9 | concreto 3500 psi | Torre 1 Pilote 15 | 2025-09-08 | 9/15/2025 12:00:00 AM | 7 | 24.5 | 13.1 | 54 |  | 11.833 | 3 | 53.469
B-19322 VIALE 26 | 215.9 | concreto 3500 psi | Torre 1 Pilote 15 | 2025-09-08 | 9/15/2025 12:00:00 AM | 7 | 24.5 | 10.5 | 43 |  | 11.833 | 3 | 42.857
B-19322 VIALE 26 | 190.5 | concreto 3500 psi | Torre 1 Pilote 63 | 2025-08-21 | 8/28/2025 12:00:00 AM | 7 | 24.5 | 22.5 | 92 |  | 21.767 | 3 | 91.837
B-19322 VIALE 26 | 190.5 | concreto 3500 psi | Torre 1 Pilote 63 | 2025-08-21 | 8/28/2025 12:00:00 AM | 7 | 24.5 | 21.6 | 88 |  | 21.767 | 3 | 88.163
B-19322 VIALE 26 | 190.5 | concreto 3500 psi | Torre 1 Pilote 63 | 2025-08-21 | 8/28/2025 12:00:00 AM | 7 | 24.5 | 21.2 | 87 |  | 21.767 | 3 | 86.531
B-19322 VIALE 26 | 203.2 | concreto 3500 psi | Torre 1 Pilote 14 | 2025-08-21 | 8/28/2025 12:00:00 AM | 7 | 24.5 | 25.6 | 105 |  | 25.333 | 3 | 104.49
B-19322 VIALE 26 | 196.85 | concreto 3500 psi | Torre 1 Pilote 05 | 2025-09-13 | 9/20/2025 12:00:00 AM | 7 | 24.5 | 18.4 | 75 |  | 17.967 | 3 | 75.102
B-19322 VIALE 26 | 196.85 | concreto 3500 psi | Torre 1 Pilote 05 | 2025-09-13 | 9/20/2025 12:00:00 AM | 7 | 24.5 | 16.8 | 68 |  | 17.967 | 3 | 68.571
B-19322 VIALE 26 | 196.85 | concreto 3500 psi | Torre 1 Pilote 05 | 2025-09-13 | 9/20/2025 12:00:00 AM | 7 | 24.5 | 18.7 | 76 |  | 17.967 | 3 | 76.327
B-19322 VIALE 26 | 203.2 | concreto 3500 psi | Torre 1 Pilote 14 | 2025-08-21 | 8/28/2025 12:00:00 AM | 7 | 24.5 | 24.7 | 101 |  | 25.333 | 3 | 100.816
B-19322 VIALE 26 | 203.2 | concreto 3500 psi | Torre 1 Pilote 14 | 2025-08-21 | 8/28/2025 12:00:00 AM | 7 | 24.5 | 25.7 | 105 |  | 25.333 | 3 | 104.898
B-19322 VIALE 26 | 203.2 | concreto 3500 psi | Torre 1 Pilote 34 | 2025-08-29 | 9/5/2025 12:00:00 AM | 7 | 24.5 | 17.8 | 72 |  | 17.1 | 3 | 72.653
B-19322 VIALE 26 | 203.2 | concreto 3500 psi | Torre 1 Pilote 34 | 2025-08-29 | 9/5/2025 12:00:00 AM | 7 | 24.5 | 16.5 | 67 |  | 17.1 | 3 | 67.347
B-19322 VIALE 26 | 203.2 | concreto 3500 psi | Torre 1 Pilote 34 | 2025-08-29 | 9/5/2025 12:00:00 AM | 7 | 24.5 | 17 | 69 |  | 17.1 | 3 | 69.388
B-19322 VIALE 26 | 228.6 | concreto 3500 psi | Torre 1 Pilote 35 | 2025-08-29 | 9/5/2025 12:00:00 AM | 7 | 24.5 | 20.6 | 84 |  | 20.067 | 3 | 84.082
B-19322 VIALE 26 | 228.6 | concreto 3500 psi | Torre 1 Pilote 35 | 2025-08-29 | 9/5/2025 12:00:00 AM | 7 | 24.5 | 20 | 82 |  | 20.067 | 3 | 81.633
B-19322 VIALE 26 | 228.6 | concreto 3500 psi | Torre 1 Pilote 35 | 2025-08-29 | 9/5/2025 12:00:00 AM | 7 | 24.5 | 19.6 | 80 |  | 20.067 | 3 | 80
B-19322 VIALE 26 | 222.25 | concreto 3500 psi | Torre 1 Pilote 86 | 2025-08-27 | 9/3/2025 12:00:00 AM | 7 | 24.5 | 31.5 | 128 |  | 22.467 | 3 | 128.571
B-19322 VIALE 26 | 222.25 | concreto 3500 psi | Torre 1 Pilote 86 | 2025-08-27 | 9/3/2025 12:00:00 AM | 7 | 24.5 | 16.6 | 68 |  | 22.467 | 3 | 67.755
B-19322 VIALE 26 | 222.25 | concreto 3500 psi | Torre 1 Pilote 86 | 2025-08-27 | 9/3/2025 12:00:00 AM | 7 | 24.5 | 19.3 | 79 |  | 22.467 | 3 | 78.776
B-19322 VIALE 26 | 215.9 | concreto 3500 psi | Torre 1 Pilote 64 | 2025-08-26 | 9/2/2025 12:00:00 AM | 7 | 24.5 | 18.6 | 76 |  | 18.633 | 3 | 75.918
B-19322 VIALE 26 | 215.9 | concreto 3500 psi | Torre 1 Pilote 64 | 2025-08-26 | 9/2/2025 12:00:00 AM | 7 | 24.5 | 18 | 74 |  | 18.633 | 3 | 73.469
B-19322 VIALE 26 | 215.9 | concreto 3500 psi | Torre 1 Pilote 64 | 2025-08-26 | 9/2/2025 12:00:00 AM | 7 | 24.5 | 19.3 | 79 |  | 18.633 | 3 | 78.776
B-19322 VIALE 26 | 203.2 | concreto 3500 psi | Torre 1 Pilote 38 | 2025-08-26 | 9/2/2025 12:00:00 AM | 7 | 24.5 | 21.1 | 86 |  | 22.033 | 3 | 86.122
B-19322 VIALE 26 | 203.2 | concreto 3500 psi | Torre 1 Pilote 38 | 2025-08-26 | 9/2/2025 12:00:00 AM | 7 | 24.5 | 23.3 | 95 |  | 22.033 | 3 | 95.102
B-19322 VIALE 26 | 203.2 | concreto 3500 psi | Torre 1 Pilote 38 | 2025-08-26 | 9/2/2025 12:00:00 AM | 7 | 24.5 | 21.7 | 88 |  | 22.033 | 3 | 88.571
B-19322 VIALE 26 | 215.9 | concreto 3500 psi | Torre grua Pilote A-1 | 2025-08-26 | 9/2/2025 12:00:00 AM | 7 | 24.5 | 19.7 | 80 |  | 21.533 | 3 | 80.408
B-19322 VIALE 26 | 215.9 | concreto 3500 psi | Torre grua Pilote A-1 | 2025-08-26 | 9/2/2025 12:00:00 AM | 7 | 24.5 | 23.9 | 98 |  | 21.533 | 3 | 97.551
B-19322 VIALE 26 | 215.9 | concreto 3500 psi | Torre grua Pilote A-1 | 2025-08-26 | 9/2/2025 12:00:00 AM | 7 | 24.5 | 21 | 86 |  | 21.533 | 3 | 85.714
B-19322 VIALE 26 | 215.9 | concreto 3500 psi | Torre 1 Pilote 77 | 2025-08-27 | 9/3/2025 12:00:00 AM | 7 | 24.5 | 18.2 | 74 |  | 18.233 | 3 | 74.286
B-19322 VIALE 26 | 215.9 | concreto 3500 psi | Torre 1 Pilote 77 | 2025-08-27 | 9/3/2025 12:00:00 AM | 7 | 24.5 | 18 | 73 |  | 18.233 | 3 | 73.469
B-19322 VIALE 26 | 215.9 | concreto 3500 psi | Torre 1 Pilote 77 | 2025-08-27 | 9/3/2025 12:00:00 AM | 7 | 24.5 | 18.5 | 75 |  | 18.233 | 3 | 75.51
B-19322 VIALE 26 | 209.55 | concreto 3500 psi | Torre grua Pilote A-2 | 2025-09-01 | 9/8/2025 12:00:00 AM | 7 | 24.5 | 22.3 | 91 |  | 23.5 | 3 | 91.02
B-19322 VIALE 26 | 209.55 | concreto 3500 psi | Torre grua Pilote A-2 | 2025-09-01 | 9/8/2025 12:00:00 AM | 7 | 24.5 | 24.1 | 98 |  | 23.5 | 3 | 98.367
B-19322 VIALE 26 | 209.55 | concreto 3500 psi | Torre grua Pilote A-2 | 2025-09-01 | 9/8/2025 12:00:00 AM | 7 | 24.5 | 24.1 | 98 |  | 23.5 | 3 | 98.367
B-19322 VIALE 26 | 222.25 | concreto 3500 psi | Torre 1 Pilote 34 | 2025-09-02 | 9/9/2025 12:00:00 AM | 7 | 24.5 | 16 | 65 |  | 16.567 | 3 | 65.306
B-19322 VIALE 26 | 222.25 | concreto 3500 psi | Torre 1 Pilote 34 | 2025-09-02 | 9/9/2025 12:00:00 AM | 7 | 24.5 | 16.4 | 67 |  | 16.567 | 3 | 66.939
B-19322 VIALE 26 | 222.25 | concreto 3500 psi | Torre 1 Pilote 34 | 2025-09-02 | 9/9/2025 12:00:00 AM | 7 | 24.5 | 17.3 | 71 |  | 16.567 | 3 | 70.612
B-19322 VIALE 26 | 190.5 | concreto 3500 psi | Torre 1 Pilote 24 | 2025-09-02 | 9/9/2025 12:00:00 AM | 7 | 24.5 | 15.1 | 62 |  | 16.967 | 3 | 61.633
B-19322 VIALE 26 | 190.5 | concreto 3500 psi | Torre 1 Pilote 24 | 2025-09-02 | 9/9/2025 12:00:00 AM | 7 | 24.5 | 17.1 | 70 |  | 16.967 | 3 | 69.796
B-19322 VIALE 26 | 190.5 | concreto 3500 psi | Torre 1 Pilote 24 | 2025-09-02 | 9/9/2025 12:00:00 AM | 7 | 24.5 | 18.7 | 76 |  | 16.967 | 3 | 76.327
B-19322 VIALE 26 | 203.2 | concreto 3500 psi | Torre grua Pilote B-1 | 2025-09-03 | 9/10/2025 12:00:00 AM | 7 | 24.5 | 23.7 | 96 |  | 23.4 | 3 | 96.735
B-19322 VIALE 26 | 203.2 | concreto 3500 psi | Torre grua Pilote B-1 | 2025-09-03 | 9/10/2025 12:00:00 AM | 7 | 24.5 | 24.6 | 100 |  | 23.4 | 3 | 100.408
B-19322 VIALE 26 | 203.2 | concreto 3500 psi | Torre grua Pilote B-1 | 2025-09-03 | 9/10/2025 12:00:00 AM | 7 | 24.5 | 21.9 | 89 |  | 23.4 | 3 | 89.388
B-19322 VIALE 26 | 222.25 | concreto 3500 psi | Torre 1 Pilote 40 | 2025-09-03 | 9/10/2025 12:00:00 AM | 7 | 24.5 | 18.3 | 75 |  | 18.7 | 3 | 74.694
B-19322 VIALE 26 | 222.25 | concreto 3500 psi | Torre 1 Pilote 40 | 2025-09-03 | 9/10/2025 12:00:00 AM | 7 | 24.5 | 19.5 | 80 |  | 18.7 | 3 | 79.592
B-19322 VIALE 26 | 222.25 | concreto 3500 psi | Torre 1 Pilote 40 | 2025-09-03 | 9/10/2025 12:00:00 AM | 7 | 24.5 | 18.3 | 75 |  | 18.7 | 3 | 74.694
B-19322 VIALE 26 | 215.9 | concreto 3500 psi | Torre 1 Pilote 25 | 2025-09-08 | 9/15/2025 12:00:00 AM | 7 | 24.5 | 19.2 | 78 |  | 19.167 | 3 | 78.367
B-19322 VIALE 26 | 215.9 | concreto 3500 psi | Torre 1 Pilote 25 | 2025-09-08 | 9/15/2025 12:00:00 AM | 7 | 24.5 | 19.6 | 80 |  | 19.167 | 3 | 80
B-19322 VIALE 26 | 215.9 | concreto 3500 psi | Torre 1 Pilote 25 | 2025-09-08 | 9/15/2025 12:00:00 AM | 7 | 24.5 | 18.7 | 76 |  | 19.167 | 3 | 76.327
B-19322 VIALE 26 | 215.9 | concreto 3000 psi | Torre 1 Pilote 19 | 2025-09-16 | 9/23/2025 12:00:00 AM | 7 | 24.5 | 22.8 | 93 |  | 22.067 | 3 | 93.061
B-19322 VIALE 26 | 215.9 | concreto 3000 psi | Torre 1 Pilote 19 | 2025-09-16 | 9/23/2025 12:00:00 AM | 7 | 24.5 | 21.3 | 87 |  | 22.067 | 3 | 86.939
B-19322 VIALE 26 | 215.9 | concreto 3500 psi | Torre 1 Pilote 27 | 2025-09-16 | 9/23/2025 12:00:00 AM | 7 | 24.5 | 22.9 | 94 |  | 20.233 | 3 | 93.469
B-19322 VIALE 26 | 215.9 | concreto 3500 psi | Torre 1 Pilote 27 | 2025-09-16 | 9/23/2025 12:00:00 AM | 7 | 24.5 | 20.9 | 85 |  | 20.233 | 3 | 85.306
B-19322 VIALE 26 | 215.9 | concreto 3500 psi | Torre 1 Pilote 27 | 2025-09-16 | 9/23/2025 12:00:00 AM | 7 | 24.5 | 16.9 | 69 |  | 20.233 | 3 | 68.98
B-19322 VIALE 26 | 215.9 | concreto 3500 psi | Torre 1 Pilote 26 | 2025-09-18 | 9/25/2025 12:00:00 AM | 7 | 24.5 | 14.9 | 61 |  | 14.933 | 3 | 60.816
B-19322 VIALE 26 | 215.9 | concreto 3500 psi | Torre 1 Pilote 26 | 2025-09-18 | 9/25/2025 12:00:00 AM | 7 | 24.5 | 14.9 | 61 |  | 14.933 | 3 | 60.816
B-19322 VIALE 26 | 215.9 | concreto 3500 psi | Torre 1 Pilote 26 | 2025-09-18 | 9/25/2025 12:00:00 AM | 7 | 24.5 | 15 | 61 |  | 14.933 | 3 | 61.224
B-19322 VIALE 26 | 228 | concreto 3500 psi | Torre 1 Pilote 18 | 2025-09-22 | 9/29/2025 12:00:00 AM | 7 | 24.5 | 20 | 82 |  | 17.2 | 3 | 81.633
B-19322 VIALE 26 | 228 | concreto 3500 psi | Torre 1 Pilote 18 | 2025-09-22 | 9/29/2025 12:00:00 AM | 7 | 24.5 | 12.4 | 51 |  | 17.2 | 3 | 50.612
B-19322 VIALE 26 | 228 | concreto 3500 psi | Torre 1 Pilote 18 | 2025-09-22 | 9/29/2025 12:00:00 AM | 7 | 24.5 | 19.2 | 78 |  | 17.2 | 3 | 78.367
B-19322 VIALE 26 | 203 | concreto 3500 psi | Torre 1 Pilote 17 | 2025-09-24 | 10/1/2025 12:00:00 AM | 7 | 24.5 | 19.8 | 81 |  | 21.467 | 3 | 80.816
B-19322 VIALE 26 | 203 | concreto 3500 psi | Torre 1 Pilote 17 | 2025-09-24 | 10/1/2025 12:00:00 AM | 7 | 24.5 | 22.9 | 94 |  | 21.467 | 3 | 93.469
B-19322 VIALE 26 | 203 | concreto 3500 psi | Torre 1 Pilote 17 | 2025-09-24 | 10/1/2025 12:00:00 AM | 7 | 24.5 | 21.7 | 89 |  | 21.467 | 3 | 88.571
B-19322 VIALE 26 | 228 | concreto 3500 psi | Torre 1 Pilote 94 | 2025-09-25 | 10/2/2025 12:00:00 AM | 7 | 24.5 | 20.4 | 83 |  | 19 | 3 | 83.265
B-19322 VIALE 26 | 228 | concreto 3500 psi | Torre 1 Pilote 94 | 2025-09-25 | 10/2/2025 12:00:00 AM | 7 | 24.5 | 19.5 | 79 |  | 19 | 3 | 79.592
B-19322 VIALE 26 | 228 | concreto 3500 psi | Torre 1 Pilote 94 | 2025-09-25 | 10/2/2025 12:00:00 AM | 7 | 24.5 | 17.1 | 70 |  | 19 | 3 | 69.796
B-19322 VIALE 26 | 215.9 | concreto 3500 psi | Torre 2 Pilote 30 (Adicional) | 2025-09-10 | 9/17/2025 12:00:00 AM | 7 | 24.5 | 12.7 | 52 |  | 11.633 | 3 | 51.837
B-19322 VIALE 26 | 215.9 | concreto 3500 psi | Torre 2 Pilote 30 (Adicional) | 2025-09-10 | 9/17/2025 12:00:00 AM | 7 | 24.5 | 10.9 | 44 |  | 11.633 | 3 | 44.49
B-19322 VIALE 26 | 215.9 | concreto 3500 psi | Torre 2 Pilote 30 (Adicional) | 2025-09-10 | 9/17/2025 12:00:00 AM | 7 | 24.5 | 11.3 | 46 |  | 11.633 | 3 | 46.122
B-19322 VIALE 26 | 203.2 | concreto 3500 psi | Torre 1 Pilote 36 | 2025-09-10 | 9/17/2025 12:00:00 AM | 7 | 24.5 | 19.9 | 81 |  | 19.267 | 3 | 81.224
B-19322 VIALE 26 | 203.2 | concreto 3500 psi | Torre 1 Pilote 36 | 2025-09-10 | 9/17/2025 12:00:00 AM | 7 | 24.5 | 19.5 | 80 |  | 19.267 | 3 | 79.592
B-19322 VIALE 26 | 203.2 | concreto 3500 psi | Torre 1 Pilote 36 | 2025-09-10 | 9/17/2025 12:00:00 AM | 7 | 24.5 | 18.4 | 75 |  | 19.267 | 3 | 75.102
B-19322 VIALE 26 | 228.6 | concreto 3000 psi | Torre 2 Pilote 60 (Adicional) | 2025-09-11 | 9/18/2025 12:00:00 AM | 7 | 24.5 | 19.9 | 81 |  | 19.633 | 3 | 81.224
B-19322 VIALE 26 | 228.6 | concreto 3000 psi | Torre 2 Pilote 60 (Adicional) | 2025-09-11 | 9/18/2025 12:00:00 AM | 7 | 24.5 | 18.8 | 77 |  | 19.633 | 3 | 76.735
B-19322 VIALE 26 | 228.6 | concreto 3000 psi | Torre 2 Pilote 60 (Adicional) | 2025-09-11 | 9/18/2025 12:00:00 AM | 7 | 24.5 | 20.2 | 82 |  | 19.633 | 3 | 82.449
B-19322 VIALE 26 | 215.9 | concreto 3500 psi | Torre 2 Pilote 53 (Adicional) | 2025-09-11 | 9/18/2025 12:00:00 AM | 7 | 24.5 | 20.4 | 83 |  | 20.033 | 3 | 83.265
B-19322 VIALE 26 | 215.9 | concreto 3500 psi | Torre 2 Pilote 53 (Adicional) | 2025-09-11 | 9/18/2025 12:00:00 AM | 7 | 24.5 | 20 | 82 |  | 20.033 | 3 | 81.633
B-19322 VIALE 26 | 215.9 | concreto 3500 psi | Torre 2 Pilote 53 (Adicional) | 2025-09-11 | 9/18/2025 12:00:00 AM | 7 | 24.5 | 19.7 | 80 |  | 20.033 | 3 | 80.408
B-19322 VIALE 26 | 215.9 | concreto 3500 psi | Torre 1 Pilote 37 | 2025-09-12 | 9/19/2025 12:00:00 AM | 7 | 24.5 | 24.5 | 100 |  | 25.933 | 3 | 100
B-19322 VIALE 26 | 215.9 | concreto 3500 psi | Torre 1 Pilote 37 | 2025-09-12 | 9/19/2025 12:00:00 AM | 7 | 24.5 | 25.7 | 105 |  | 25.933 | 3 | 104.898
B-19322 VIALE 26 | 215.9 | concreto 3500 psi | Torre 1 Pilote 37 | 2025-09-12 | 9/19/2025 12:00:00 AM | 7 | 24.5 | 27.6 | 112 |  | 25.933 | 3 | 112.653
B-19322 VIALE 26 | 203.2 | concreto 3500 psi | Torre 1 Pilote 83 | 2025-09-12 | 9/19/2025 12:00:00 AM | 7 | 24.5 | 27 | 110 |  | 25.067 | 3 | 110.204
B-19322 VIALE 26 | 203.2 | concreto 3500 psi | Torre 1 Pilote 83 | 2025-09-12 | 9/19/2025 12:00:00 AM | 7 | 24.5 | 24.6 | 100 |  | 25.067 | 3 | 100.408
B-19322 VIALE 26 | 203.2 | concreto 3500 psi | Torre 1 Pilote 83 | 2025-09-12 | 9/19/2025 12:00:00 AM | 7 | 24.5 | 23.6 | 96 |  | 25.067 | 3 | 96.327
B-19322 VIALE 26 | 196.85 | concreto 3500 psi | Torre 1 Pilote 16 | 2025-09-15 | 9/22/2025 12:00:00 AM | 7 | 24.5 | 23.1 | 94 |  | 23.3 | 3 | 94.286
B-19322 VIALE 26 | 196.85 | concreto 3500 psi | Torre 1 Pilote 16 | 2025-09-15 | 9/22/2025 12:00:00 AM | 7 | 24.5 | 23.5 | 96 |  | 23.3 | 3 | 95.918
B-19322 VIALE 26 | 196.85 | concreto 3500 psi | Torre 1 Pilote 16 | 2025-09-15 | 9/22/2025 12:00:00 AM | 7 | 24.5 | 23.3 | 95 |  | 23.3 | 3 | 95.102
B-19322 VIALE 26 | 215.9 | concreto 3000 psi | Torre 1 Pilote 19 | 2025-09-16 | 9/23/2025 12:00:00 AM | 7 | 24.5 | 22.1 | 90 |  | 22.067 | 3 | 90.204
B-19322 VIALE 26 | 228.6 | concreto 3500 psi | Torre 1 Pilote 04 | 2025-09-27 | 10/4/2025 12:00:00 AM | 7 | 24.5 | 19.8 | 81 |  | 19.567 | 3 | 80.816
B-19322 VIALE 26 | 228.6 | concreto 3500 psi | Torre 1 Pilote 04 | 2025-09-27 | 10/4/2025 12:00:00 AM | 7 | 24.5 | 19.4 | 79 |  | 19.567 | 3 | 79.184
B-19322 VIALE 26 | 228.6 | concreto 3500 psi | Torre 1 Pilote 04 | 2025-09-27 | 10/4/2025 12:00:00 AM | 7 | 24.5 | 19.5 | 80 |  | 19.567 | 3 | 79.592
B-19322 VIALE 26 | 228.6 | concreto 3500 psi | Torre 2 Pilote 74 (Adicional) | 2025-09-29 | 10/6/2025 12:00:00 AM | 7 | 24.5 | 15.6 | 64 |  | 14.033 | 3 | 63.673
B-19322 VIALE 26 | 228.6 | concreto 3500 psi | Torre 2 Pilote 74 (Adicional) | 2025-09-29 | 10/6/2025 12:00:00 AM | 7 | 24.5 | 16.5 | 67 |  | 14.033 | 3 | 67.347
B-19322 VIALE 26 | 228.6 | concreto 3500 psi | Torre 2 Pilote 74 (Adicional) | 2025-09-29 | 10/6/2025 12:00:00 AM | 7 | 24.5 | 10 | 41 |  | 14.033 | 3 | 40.816
B-19322 VIALE 26 | 215.9 | concreto 3500 psi | Torre 2 Pilote 39 (Adicional) | 2025-10-01 | 10/8/2025 12:00:00 AM | 7 | 24.5 | 17 | 69 |  | 17.567 | 3 | 69.388
B-19322 VIALE 26 | 215.9 | concreto 3500 psi | Torre 2 Pilote 39 (Adicional) | 2025-10-01 | 10/8/2025 12:00:00 AM | 7 | 24.5 | 17.4 | 71 |  | 17.567 | 3 | 71.02
B-19322 VIALE 26 | 215.9 | concreto 3500 psi | Torre 2 Pilote 39 (Adicional) | 2025-10-01 | 10/8/2025 12:00:00 AM | 7 | 24.5 | 18.3 | 75 |  | 17.567 | 3 | 74.694
B-19322 VIALE 26 | 215.9 | concreto 3500 psi | Torre 1 Pilote 47 (adicinal) | 2025-10-16 | 10/23/2025 12:00:00 AM | 7 | 24.5 | 11.9 | 49 |  | 15.667 | 3 | 48.571
B-19322 VIALE 26 | 215.9 | concreto 3500 psi | Torre 1 Pilote 47 (adicinal) | 2025-10-16 | 10/23/2025 12:00:00 AM | 7 | 24.5 | 19.2 | 78 |  | 15.667 | 3 | 78.367
B-19322 VIALE 26 | 215.9 | concreto 3500 psi | Torre 1 Pilote 47 (adicinal) | 2025-10-16 | 10/23/2025 12:00:00 AM | 7 | 24.5 | 15.9 | 65 |  | 15.667 | 3 | 64.898
B-19322 VIALE 26 | 209.55 | concreto 3500 psi | Torre 1 Pilote 21 (Adiciona) | 2025-10-17 | 10/24/2025 12:00:00 AM | 7 | 24.5 | 21.9 | 90 |  | 22.9 | 3 | 89.388
B-19322 VIALE 26 | 209.55 | concreto 3500 psi | Torre 1 Pilote 21 (Adiciona) | 2025-10-17 | 10/24/2025 12:00:00 AM | 7 | 24.5 | 23.8 | 97 |  | 22.9 | 3 | 97.143
B-19322 VIALE 26 | 209.55 | concreto 3500 psi | Torre 1 Pilote 21 (Adiciona) | 2025-10-17 | 10/24/2025 12:00:00 AM | 7 | 24.5 | 23 | 94 |  | 22.9 | 3 | 93.878
B-19322 VIALE 26 | 254 | Concreto tremie 3500 PSI | Torre 1 Pilote 36 (adicinal) | 2025-10-21 | 10/28/2025 12:00:00 AM | 7 | 24.5 | 18.9 | 77 |  | 18.667 | 3 | 77.143
B-19322 VIALE 26 | 254 | Concreto tremie 3500 PSI | Torre 1 Pilote 36 (adicinal) | 2025-10-21 | 10/28/2025 12:00:00 AM | 7 | 24.5 | 18.7 | 76 |  | 18.667 | 3 | 76.327
B-19322 VIALE 26 | 254 | Concreto tremie 3500 PSI | Torre 1 Pilote 36 (adicinal) | 2025-10-21 | 10/28/2025 12:00:00 AM | 7 | 24.5 | 18.4 | 75 |  | 18.667 | 3 | 75.102
B-19322 VIALE 26 | 184 | Concreto tremie 3500 PSI | Torre 1 Pilote 2 (adicinal) | 2025-10-22 | 10/29/2025 12:00:00 AM | 7 | 24.5 | 24.6 | 100 |  | 24.7 | 3 | 100.408
B-19322 VIALE 26 | 184 | Concreto tremie 3500 PSI | Torre 1 Pilote 2 (adicinal) | 2025-10-22 | 10/29/2025 12:00:00 AM | 7 | 24.5 | 23.9 | 98 |  | 24.7 | 3 | 97.551
B-19322 VIALE 26 | 184 | Concreto tremie 3500 PSI | Torre 1 Pilote 2 (adicinal) | 2025-10-22 | 10/29/2025 12:00:00 AM | 7 | 24.5 | 25.6 | 104 |  | 24.7 | 3 | 104.49
B-19322 VIALE 26 | 203 | Concreto tremie 3500 PSI | Torre 1 Pilote 15 (adicinal) | 2025-10-23 | 10/30/2025 12:00:00 AM | 7 | 24.5 | 24 | 98 |  | 25.633 | 3 | 97.959
B-19322 VIALE 26 | 203 | Concreto tremie 3500 PSI | Torre 1 Pilote 15 (adicinal) | 2025-10-23 | 10/30/2025 12:00:00 AM | 7 | 24.5 | 24.8 | 101 |  | 25.633 | 3 | 101.224
B-19322 VIALE 26 | 203 | Concreto tremie 3500 PSI | Torre 1 Pilote 15 (adicinal) | 2025-10-23 | 10/30/2025 12:00:00 AM | 7 | 24.5 | 28.1 | 114 |  | 25.633 | 3 | 114.694
B-19322 VIALE 26 | 222 | Concreto tremie 3500 PSI | Torre 1 Pilote 3 (adicinal) | 2025-10-23 | 10/30/2025 12:00:00 AM | 7 | 24.5 | 14.4 | 59 |  | 15.6 | 3 | 58.776
B-19322 VIALE 26 | 222 | Concreto tremie 3500 PSI | Torre 1 Pilote 3 (adicinal) | 2025-10-23 | 10/30/2025 12:00:00 AM | 7 | 24.5 | 16.6 | 68 |  | 15.6 | 3 | 67.755
B-19322 VIALE 26 | 222 | Concreto tremie 3500 PSI | Torre 1 Pilote 3 (adicinal) | 2025-10-23 | 10/30/2025 12:00:00 AM | 7 | 24.5 | 15.8 | 64 |  | 15.6 | 3 | 64.49
B-19322 VIALE 26 | 158.75 | concreto 3000 psi | Tapa tanque suministro | 2025-07-24 | 7/31/2025 12:00:00 AM | 7 | 21 | 38.1 | 181 |  | 35.9 | 3 | 181.429
B-19322 VIALE 26 | 158.75 | concreto 3000 psi | Tapa tanque suministro | 2025-07-24 | 7/31/2025 12:00:00 AM | 7 | 21 | 35.3 | 168 |  | 35.9 | 3 | 168.095
B-19322 VIALE 26 | 158.75 | concreto 3000 psi | Tapa tanque suministro | 2025-07-24 | 7/31/2025 12:00:00 AM | 7 | 21 | 34.3 | 164 |  | 35.9 | 3 | 163.333
B-19322 VIALE 26 | 165.1 | concreto 3000 psi | Tapa cubierta tanque potable | 2025-07-10 | 7/17/2025 12:00:00 AM | 7 | 21 | 44.6 | 212 |  | 45 | 3 | 212.381
B-19322 VIALE 26 | 165.1 | concreto 3000 psi | Tapa cubierta tanque potable | 2025-07-10 | 7/17/2025 12:00:00 AM | 7 | 21 | 45.6 | 217 |  | 45 | 3 | 217.143
B-19322 VIALE 26 | 165.1 | concreto 3000 psi | Tapa cubierta tanque potable | 2025-07-10 | 7/17/2025 12:00:00 AM | 7 | 21 | 44.8 | 213 |  | 45 | 3 | 213.333
B-19322 VIALE 26 | 127 | concreto 3000 psi | Dado torregrua | 2025-09-29 | 10/6/2025 12:00:00 AM | 7 | 21 | 19 | 91 |  | 19.633 | 3 | 90.476
B-19322 VIALE 26 | 127 | concreto 3000 psi | Dado torregrua | 2025-09-29 | 10/6/2025 12:00:00 AM | 7 | 21 | 20 | 95 |  | 19.633 | 3 | 95.238
B-19322 VIALE 26 | 127 | concreto 3000 psi | Dado torregrua | 2025-09-29 | 10/6/2025 12:00:00 AM | 7 | 21 | 19.9 | 95 |  | 19.633 | 3 | 94.762
B-19322 VIALE 26 | 190.5 | concreto 3000 psi | PLACA CONTRAPISO EJE 6 A 9 ENTRE A-D | 2025-11-01 | 11/8/2025 12:00:00 AM | 7 | 21 | 21.3 | 101 | PLACA | 21.633 | 3 | 101.429
B-19322 VIALE 26 | 190.5 | concreto 3000 psi | PLACA CONTRAPISO EJE 6 A 9 ENTRE A-D | 2025-11-01 | 11/8/2025 12:00:00 AM | 7 | 21 | 22.2 | 106 | PLACA | 21.633 | 3 | 105.714
B-19322 VIALE 26 | 190.5 | concreto 3000 psi | PLACA CONTRAPISO EJE 6 A 9 ENTRE A-D | 2025-11-01 | 11/8/2025 12:00:00 AM | 7 | 21 | 21.4 | 102 | PLACA | 21.633 | 3 | 101.905
B-19322 VIALE 26 | 177.8 | concreto 3000 psi | VC-21 (F-J), VC-05 (1-3), VC-22 (D-F) | 2025-10-08 | 10/15/2025 12:00:00 AM | 7 | 21 | 10.3 | 49 |  | 12.767 | 3 | 49.048
B-19322 VIALE 26 | 177.8 | concreto 3000 psi | VC-21 (F-J), VC-05 (1-3), VC-22 (D-F) | 2025-10-08 | 10/15/2025 12:00:00 AM | 7 | 21 | 15.8 | 75 |  | 12.767 | 3 | 75.238
B-19322 VIALE 26 | 177.8 | concreto 3000 psi | VC-21 (F-J), VC-05 (1-3), VC-22 (D-F) | 2025-10-08 | 10/15/2025 12:00:00 AM | 7 | 21 | 12.2 | 58 |  | 12.767 | 3 | 58.095
B-19322 VIALE 26 | 190.5 | concreto 3000 psi | VC-20 (A-B), VC-23 (B-D), VC-01 (2-4), VC-24 y VC-26 (F-J), VC-14 (1-2), VC-15 (2-3) | 2025-10-08 | 10/15/2025 12:00:00 AM | 7 | 21 | 10.5 | 50 |  | 11.367 | 3 | 50
B-19322 VIALE 26 | 190.5 | concreto 3000 psi | VC-20 (A-B), VC-23 (B-D), VC-01 (2-4), VC-24 y VC-26 (F-J), VC-14 (1-2), VC-15 (2-3) | 2025-10-08 | 10/15/2025 12:00:00 AM | 7 | 21 | 14.3 | 68 |  | 11.367 | 3 | 68.095
B-19322 VIALE 26 | 190.5 | concreto 3000 psi | VC-20 (A-B), VC-23 (B-D), VC-01 (2-4), VC-24 y VC-26 (F-J), VC-14 (1-2), VC-15 (2-3) | 2025-10-08 | 10/15/2025 12:00:00 AM | 7 | 21 | 9.3 | 44 |  | 11.367 | 3 | 44.286
B-19322 VIALE 26 | 184.15 | concreto 3000 psi | VC-24 (eje 7 entre J-H) | 2025-10-16 | 10/23/2025 12:00:00 AM | 7 | 21 | 7.3 | 35 |  | 9.333 | 3 | 34.762
B-19322 VIALE 26 | 184.15 | concreto 3000 psi | VC-24 (eje 7 entre J-H) | 2025-10-16 | 10/23/2025 12:00:00 AM | 7 | 21 | 8.3 | 39 |  | 9.333 | 3 | 39.524
B-19322 VIALE 26 | 184.15 | concreto 3000 psi | VC-24 (eje 7 entre J-H) | 2025-10-16 | 10/23/2025 12:00:00 AM | 7 | 21 | 12.4 | 59 |  | 9.333 | 3 | 59.048
B-19322 VIALE 26 | 165.1 | concreto 3000 psi | VC-26 (A-D) | 2025-10-16 | 10/23/2025 12:00:00 AM | 7 | 21 | 14 | 66 |  | 12.867 | 3 | 66.667
B-19322 VIALE 26 | 165.1 | concreto 3000 psi | VC-26 (A-D) | 2025-10-16 | 10/23/2025 12:00:00 AM | 7 | 21 | 13.4 | 64 |  | 12.867 | 3 | 63.81
B-19322 VIALE 26 | 165.1 | concreto 3000 psi | VC-26 (A-D) | 2025-10-16 | 10/23/2025 12:00:00 AM | 7 | 21 | 11.2 | 53 |  | 12.867 | 3 | 53.333
B-19322 VIALE 26 | 165.1 | concreto 3000 psi | Torre 1 (cim. fosos ascensores) | 2025-10-18 | 10/25/2025 12:00:00 AM | 7 | 21 | 19.7 | 94 |  | 22.333 | 3 | 93.81
B-19322 VIALE 26 | 165.1 | concreto 3000 psi | Torre 1 (cim. fosos ascensores) | 2025-10-18 | 10/25/2025 12:00:00 AM | 7 | 21 | 20.8 | 99 |  | 22.333 | 3 | 99.048
B-19322 VIALE 26 | 165.1 | concreto 3000 psi | Torre 1 (cim. fosos ascensores) | 2025-10-18 | 10/25/2025 12:00:00 AM | 7 | 21 | 26.5 | 126 |  | 22.333 | 3 | 126.19
B-19322 VIALE 26 | 178 | Concreto bombeable 3000 PSI | V.C Torre 2 Eje 10 entrre H y J | 2025-10-23 | 10/30/2025 12:00:00 AM | 7 | 21 | 16.5 | 78 |  | 16.567 | 3 | 78.571
B-19322 VIALE 26 | 178 | Concreto bombeable 3000 PSI | V.C Torre 2 Eje 10 entrre H y J | 2025-10-23 | 10/30/2025 12:00:00 AM | 7 | 21 | 16.7 | 79 |  | 16.567 | 3 | 79.524
B-19322 VIALE 26 | 178 | Concreto bombeable 3000 PSI | V.C Torre 2 Eje 10 entrre H y J | 2025-10-23 | 10/30/2025 12:00:00 AM | 7 | 21 | 16.5 | 78 |  | 16.567 | 3 | 78.571
B-19322 VIALE 26 | 140 | Concreto bombeable 3000 PSI | V.C Torre 2 Eje 12 entrre A y C | 2025-10-23 | 10/30/2025 12:00:00 AM | 7 | 21 | 18.2 | 86 |  | 17.667 | 3 | 86.667
B-19322 VIALE 26 | 140 | Concreto bombeable 3000 PSI | V.C Torre 2 Eje 12 entrre A y C | 2025-10-23 | 10/30/2025 12:00:00 AM | 7 | 21 | 17.7 | 84 |  | 17.667 | 3 | 84.286
B-19322 VIALE 26 | 140 | Concreto bombeable 3000 PSI | V.C Torre 2 Eje 12 entrre A y C | 2025-10-23 | 10/30/2025 12:00:00 AM | 7 | 21 | 17.1 | 82 |  | 17.667 | 3 | 81.429
B-19322 VIALE 26 | 203.2 | 3000 PSI | VIGA CIMENTACION T1 EJE 12 ENTRE A Y D VC 17, VC 11 | 2025-11-08 | 11/15/2025 12:00:00 AM | 7 | 21 | 19.1 | 91 |  | 16.367 | 3 | 90.952
B-19322 VIALE 26 | 203.2 | 3000 PSI | VIGA CIMENTACION T1 EJE 12 ENTRE A Y D VC 17, VC 11 | 2025-11-08 | 11/15/2025 12:00:00 AM | 7 | 21 | 11.1 | 53 |  | 16.367 | 3 | 52.857
B-19322 VIALE 26 | 203.2 | 3000 PSI | VIGA CIMENTACION T1 EJE 12 ENTRE A Y D VC 17, VC 11 | 2025-11-08 | 11/15/2025 12:00:00 AM | 7 | 21 | 18.9 | 90 |  | 16.367 | 3 | 90
B-19322 VIALE 26 | 177.8 | 3000 PSI | VIGA CIMENTACION T1 EJE 12 ENTRE I Y J VC 17, VC 01 | 2025-11-08 | 11/15/2025 12:00:00 AM | 7 | 21 | 16.7 | 80 |  | 18.767 | 3 | 79.524
B-19322 VIALE 26 | 177.8 | 3000 PSI | VIGA CIMENTACION T1 EJE 12 ENTRE I Y J VC 17, VC 01 | 2025-11-08 | 11/15/2025 12:00:00 AM | 7 | 21 | 19.9 | 95 |  | 18.767 | 3 | 94.762
B-19322 VIALE 26 | 177.8 | 3000 PSI | VIGA CIMENTACION T1 EJE 12 ENTRE I Y J VC 17, VC 01 | 2025-11-08 | 11/15/2025 12:00:00 AM | 7 | 21 | 19.7 | 94 |  | 18.767 | 3 | 93.81
B-19322 VIALE 26 | 165.1 | 3000 PSI | VIGA CIMENTACION T1 EJE 09 ENTRE J Y H VC 16, VC 04 | 2025-11-13 | 11/20/2025 12:00:00 AM | 7 | 21 | 20.3 | 97 |  | 18.5 | 3 | 96.667
B-19322 VIALE 26 | 165.1 | 3000 PSI | VIGA CIMENTACION T1 EJE 09 ENTRE J Y H VC 16, VC 04 | 2025-11-13 | 11/20/2025 12:00:00 AM | 7 | 21 | 17.4 | 83 |  | 18.5 | 3 | 82.857
B-19322 VIALE 26 | 165.1 | 3000 PSI | VIGA CIMENTACION T1 EJE 09 ENTRE J Y H VC 16, VC 04 | 2025-11-13 | 11/20/2025 12:00:00 AM | 7 | 21 | 17.8 | 85 |  | 18.5 | 3 | 84.762
B-19322 VIALE 26 | 171.45 | 3000 PSI | VIGA CIMENTACION T1 EJE 11 ENTRE A Y F VC 16 | 2025-11-13 | 11/20/2025 12:00:00 AM | 7 | 21 | 18.2 | 87 |  | 17.533 | 3 | 86.667
B-19322 VIALE 26 | 171.45 | 3000 PSI | VIGA CIMENTACION T1 EJE 11 ENTRE A Y F VC 16 | 2025-11-13 | 11/20/2025 12:00:00 AM | 7 | 21 | 17.3 | 82 |  | 17.533 | 3 | 82.381
B-19322 VIALE 26 | 171.45 | 3000 PSI | VIGA CIMENTACION T1 EJE 11 ENTRE A Y F VC 16 | 2025-11-13 | 11/20/2025 12:00:00 AM | 7 | 21 | 17.1 | 81 |  | 17.533 | 3 | 81.429
B-19322 VIALE 26 | 177.8 | 3000 PSI | PLACA CIMENTACION EJE 12 AL 11 ENTRE A y J | 2025-11-24 | 12/1/2025 12:00:00 AM | 7 | 21 | 17.3 | 82 | PLACA | 17.167 | 3 | 82.381
B-19322 VIALE 26 | 152.4 | 3000 PSI | PLA PISO 2 EJE 12 AL 10 ENTRE A y J | 2025-11-25 | 12/2/2025 12:00:00 AM | 7 | 21 | 15.5 | 74 |  | 18.333 | 3 | 73.81
B-19322 VIALE 26 | 152.4 | 3000 PSI | PLA PISO 2 EJE 12 AL 10 ENTRE A y J | 2025-11-25 | 12/2/2025 12:00:00 AM | 7 | 21 | 16.9 | 80 |  | 18.333 | 3 | 80.476
B-19322 VIALE 26 | 152.4 | 3000 PSI | PLA PISO 2 EJE 12 AL 10 ENTRE A y J | 2025-11-25 | 12/2/2025 12:00:00 AM | 7 | 21 | 22.6 | 107 |  | 18.333 | 3 | 107.619
B-19322 VIALE 26 | 133.35 | 3000 PSI | PLA PISO 2 EJE 8 AL 10 ENTRE A y J | 2025-11-26 | 12/3/2025 12:00:00 AM | 7 | 21 | 21.6 | 103 |  | 20.567 | 3 | 102.857
B-19322 VIALE 26 | 133.35 | 3000 PSI | PLA PISO 2 EJE 8 AL 10 ENTRE A y J | 2025-11-26 | 12/3/2025 12:00:00 AM | 7 | 21 | 20.2 | 96 |  | 20.567 | 3 | 96.19
B-19322 VIALE 26 | 133.35 | 3000 PSI | PLA PISO 2 EJE 8 AL 10 ENTRE A y J | 2025-11-26 | 12/3/2025 12:00:00 AM | 7 | 21 | 19.9 | 95 |  | 20.567 | 3 | 94.762
B-19322 VIALE 26 | 177.8 | 3000 PSI | PLACA CIMENTACION T1- EJE 09 AL 06 ENTRE A y J | 2025-11-27 | 12/4/2025 12:00:00 AM | 7 | 21 | 20.4 | 97 | PLACA | 20.267 | 3 | 97.143
B-19322 VIALE 26 | 177.8 | 3000 PSI | PLACA CIMENTACION T1- EJE 09 AL 06 ENTRE A y J | 2025-11-27 | 12/4/2025 12:00:00 AM | 7 | 21 | 19.4 | 92 | PLACA | 20.267 | 3 | 92.381
B-19322 VIALE 26 | 177.8 | 3000 PSI | PLACA CIMENTACION T1- EJE 09 AL 06 ENTRE A y J | 2025-11-27 | 12/4/2025 12:00:00 AM | 7 | 21 | 21 | 100 | PLACA | 20.267 | 3 | 100
B-19322 VIALE 26 | 165.1 | 3000 PSI | PLACA PISO 2 EJE 08 AL 06 ENTRE AYJ | 2025-11-28 | 12/5/2025 12:00:00 AM | 7 | 21 | 25.3 | 120 | PLACA | 23.933 | 3 | 120.476
B-19322 VIALE 26 | 165.1 | 3000 PSI | PLACA PISO 2 EJE 08 AL 06 ENTRE AYJ | 2025-11-28 | 12/5/2025 12:00:00 AM | 7 | 21 | 23.3 | 111 | PLACA | 23.933 | 3 | 110.952
B-19322 VIALE 26 | 165.1 | 3000 PSI | PLACA PISO 2 EJE 08 AL 06 ENTRE AYJ | 2025-11-28 | 12/5/2025 12:00:00 AM | 7 | 21 | 23.2 | 110 | PLACA | 23.933 | 3 | 110.476
B-19322 VIALE 26 | 165 | 3000 PSI | PLACA PISO 2 EJE 04 AL 06 AYJ | 2025-11-29 | 12/6/2025 12:00:00 AM | 7 | 21 | 12.6 | 60 | PLACA | 14.767 | 3 | 60
B-19322 VIALE 26 | 165 | 3000 PSI | PLACA PISO 2 EJE 04 AL 06 AYJ | 2025-11-29 | 12/6/2025 12:00:00 AM | 7 | 21 | 20 | 95 | PLACA | 14.767 | 3 | 95.238
B-19322 VIALE 26 | 165 | 3000 PSI | PLACA PISO 2 EJE 04 AL 06 AYJ | 2025-11-29 | 12/6/2025 12:00:00 AM | 7 | 21 | 11.7 | 56 | PLACA | 14.767 | 3 | 55.714
B-19322 VIALE 26 | 177.8 | 3000 PSI | VIGAS CIMENTACION T1- EJE 03 AL 06 ENTRE A y J VC 16 VC17 | 2025-12-01 | 12/8/2025 12:00:00 AM | 7 | 21 | 20.6 | 98 |  | 21.233 | 3 | 98.095
B-19322 VIALE 26 | 177.8 | 3000 PSI | VIGAS CIMENTACION T1- EJE 03 AL 06 ENTRE A y J VC 16 VC17 | 2025-12-01 | 12/8/2025 12:00:00 AM | 7 | 21 | 21.3 | 101 |  | 21.233 | 3 | 101.429
B-19322 VIALE 26 | 177.8 | 3000 PSI | VIGAS CIMENTACION T1- EJE 03 AL 06 ENTRE A y J VC 16 VC17 | 2025-12-01 | 12/8/2025 12:00:00 AM | 7 | 21 | 21.8 | 104 |  | 21.233 | 3 | 103.81
B-19322 VIALE 26 | 190.5 | 3000 PSI | PLCA CIMENTACION T1 EJE 15 AL 12 ENTRE A Y J | 2025-11-19 | 11/26/2025 12:00:00 AM | 7 | 21 | 16.5 | 79 |  | 14 | 3 | 78.571
B-19322 VIALE 26 | 190.5 | 3000 PSI | PLCA CIMENTACION T1 EJE 15 AL 12 ENTRE A Y J | 2025-11-19 | 11/26/2025 12:00:00 AM | 7 | 21 | 12.7 | 60 |  | 14 | 3 | 60.476
B-19322 VIALE 26 | 190.5 | 3000 PSI | PLCA CIMENTACION T1 EJE 15 AL 12 ENTRE A Y J | 2025-11-19 | 11/26/2025 12:00:00 AM | 7 | 21 | 12.8 | 61 |  | 14 | 3 | 60.952
B-19322 VIALE 26 | 177.8 | 3000 PSI | PLACA PISO | 2025-11-19 | 11/26/2025 12:00:00 AM | 7 | 21 | 17.3 | 83 | PLACA | 16.867 | 3 | 82.381
B-19322 VIALE 26 | 177.8 | 3000 PSI | PLACA PISO | 2025-11-19 | 11/26/2025 12:00:00 AM | 7 | 21 | 14.7 | 70 | PLACA | 16.867 | 3 | 70
B-19322 VIALE 26 | 177.8 | 3000 PSI | PLACA PISO | 2025-11-19 | 11/26/2025 12:00:00 AM | 7 | 21 | 18.6 | 88 | PLACA | 16.867 | 3 | 88.571
B-19322 VIALE 26 | 177.8 | 3000 PSI | VIGAS CIMENTACION T1 EJES 07 ENTRE A y E VC 16, VC 04 | 2025-11-20 | 11/27/2025 12:00:00 AM | 7 | 21 | 16 | 76 |  | 15.833 | 3 | 76.19
B-19322 VIALE 26 | 177.8 | 3000 PSI | VIGAS CIMENTACION T1 EJES 07 ENTRE A y E VC 16, VC 04 | 2025-11-20 | 11/27/2025 12:00:00 AM | 7 | 21 | 15.1 | 72 |  | 15.833 | 3 | 71.905
B-19322 VIALE 26 | 177.8 | 3000 PSI | VIGAS CIMENTACION T1 EJES 07 ENTRE A y E VC 16, VC 04 | 2025-11-20 | 11/27/2025 12:00:00 AM | 7 | 21 | 16.4 | 78 |  | 15.833 | 3 | 78.095
B-19322 VIALE 26 | 152.4 | 3000 PSI | VIGAS CIMENTACION T1 EJE 05 ENTRE J y F V16, VC 04 | 2025-11-20 | 11/27/2025 12:00:00 AM | 7 | 21 | 21 | 100 |  | 19.9 | 3 | 100
B-19322 VIALE 26 | 152.4 | 3000 PSI | VIGAS CIMENTACION T1 EJE 05 ENTRE J y F V16, VC 04 | 2025-11-20 | 11/27/2025 12:00:00 AM | 7 | 21 | 19.3 | 92 |  | 19.9 | 3 | 91.905
B-19322 VIALE 26 | 152.4 | 3000 PSI | VIGAS CIMENTACION T1 EJE 05 ENTRE J y F V16, VC 04 | 2025-11-20 | 11/27/2025 12:00:00 AM | 7 | 21 | 19.4 | 92 |  | 19.9 | 3 | 92.381
B-19322 VIALE 26 | 152.4 | 3000 PSI | PLACA PISO 2 EJE 12 y 15 ENTRE A y J | 2025-11-21 | 11/28/2025 12:00:00 AM | 7 | 21 | 21.4 | 102 | PLACA | 20.567 | 3 | 101.905
B-19322 VIALE 26 | 152.4 | 3000 PSI | PLACA PISO 2 EJE 12 y 15 ENTRE A y J | 2025-11-21 | 11/28/2025 12:00:00 AM | 7 | 21 | 21.1 | 100 | PLACA | 20.567 | 3 | 100.476
B-19322 VIALE 26 | 152.4 | 3000 PSI | PLACA PISO 2 EJE 12 y 15 ENTRE A y J | 2025-11-21 | 11/28/2025 12:00:00 AM | 7 | 21 | 19.2 | 91 | PLACA | 20.567 | 3 | 91.429
B-19322 VIALE 26 | 177.8 | 3000 PSI | PLACA CIMENTACION EJE 12 AL 11 ENTRE A y J | 2025-11-24 | 12/1/2025 12:00:00 AM | 7 | 21 | 17.1 | 82 | PLACA | 17.167 | 3 | 81.429
B-19322 VIALE 26 | 177.8 | 3000 PSI | PLACA CIMENTACION EJE 12 AL 11 ENTRE A y J | 2025-11-24 | 12/1/2025 12:00:00 AM | 7 | 21 | 17.1 | 81 | PLACA | 17.167 | 3 | 81.429
B-19322 VIALE 26 | 152.4 | 3000 PSI | PLACA PISO 3 EJE 01 y 04 ENTRE A y J | 2025-12-13 | 12/20/2025 12:00:00 AM | 7 | 21 | 16.7 | 79 | PLACA | 17.2 | 3 | 79.524
B-19322 VIALE 26 | 152.4 | 3000 PSI | PLACA PISO 3 EJE 01 y 04 ENTRE A y J | 2025-12-13 | 12/20/2025 12:00:00 AM | 7 | 21 | 16.9 | 80 | PLACA | 17.2 | 3 | 80.476
B-19322 VIALE 26 | 152.4 | 3000 PSI | PLACA PISO 3 EJE 01 y 04 ENTRE A y J | 2025-12-13 | 12/20/2025 12:00:00 AM | 7 | 21 | 18 | 86 | PLACA | 17.2 | 3 | 85.714
B-19322 VIALE 26 | 165.1 | 3000 PSI | PLACA T2 PISO 3 EJE 15 AL 10 ENTRE A y J | 2025-12-05 | 12/12/2025 12:00:00 AM | 7 | 21 | 19.9 | 94 | PLACA | 19.5 | 3 | 94.762
B-19322 VIALE 26 | 165.1 | 3000 PSI | PLACA T2 PISO 3 EJE 15 AL 10 ENTRE A y J | 2025-12-05 | 12/12/2025 12:00:00 AM | 7 | 21 | 18.9 | 90 | PLACA | 19.5 | 3 | 90
B-19322 VIALE 26 | 165.1 | 3000 PSI | PLACA T2 PISO 3 EJE 15 AL 10 ENTRE A y J | 2025-12-05 | 12/12/2025 12:00:00 AM | 7 | 21 | 19.7 | 94 | PLACA | 19.5 | 3 | 93.81
B-19322 VIALE 26 | 190.5 | 3000 PSI | VIGAS CIMENTACION T1 EJE 01 y 02 ENTRE A y J VC= 14,03,10,12 | 2025-12-05 | 12/12/2025 12:00:00 AM | 7 | 21 | 17.5 | 83 |  | 17.667 | 3 | 83.333
B-19322 VIALE 26 | 190.5 | 3000 PSI | VIGAS CIMENTACION T1 EJE 01 y 02 ENTRE A y J VC= 14,03,10,12 | 2025-12-05 | 12/12/2025 12:00:00 AM | 7 | 21 | 17.6 | 84 |  | 17.667 | 3 | 83.81
B-19322 VIALE 26 | 190.5 | 3000 PSI | VIGAS CIMENTACION T1 EJE 01 y 02 ENTRE A y J VC= 14,03,10,12 | 2025-12-05 | 12/12/2025 12:00:00 AM | 7 | 21 | 17.9 | 85 |  | 17.667 | 3 | 85.238
B-19322 VIALE 26 | 152.4 | 3000 PSI | PLACA PISO 3 EJE 8 AL 6 ENTRE A y J | 2025-12-10 | 12/17/2025 12:00:00 AM | 7 | 21 | 22.1 | 105 | PLACA | 22.467 | 3 | 105.238
B-19322 VIALE 26 | 152.4 | 3000 PSI | PLACA PISO 3 EJE 8 AL 6 ENTRE A y J | 2025-12-10 | 12/17/2025 12:00:00 AM | 7 | 21 | 22.4 | 107 | PLACA | 22.467 | 3 | 106.667
B-19322 VIALE 26 | 152.4 | 3000 PSI | PLACA PISO 3 EJE 8 AL 6 ENTRE A y J | 2025-12-10 | 12/17/2025 12:00:00 AM | 7 | 21 | 22.9 | 109 | PLACA | 22.467 | 3 | 109.048
B-19322 VIALE 26 | 184.15 | 3000 PSI | PLACA PISO 3 EJE 10 al 08 ENTRE A y J | 2025-12-11 | 12/18/2025 12:00:00 AM | 7 | 21 | 24.3 | 116 | PLACA | 25.567 | 3 | 115.714
B-19322 VIALE 26 | 184.15 | 3000 PSI | PLACA PISO 3 EJE 10 al 08 ENTRE A y J | 2025-12-11 | 12/18/2025 12:00:00 AM | 7 | 21 | 27.9 | 133 | PLACA | 25.567 | 3 | 132.857
B-19322 VIALE 26 | 184.15 | 3000 PSI | PLACA PISO 3 EJE 10 al 08 ENTRE A y J | 2025-12-11 | 12/18/2025 12:00:00 AM | 7 | 21 | 24.5 | 117 | PLACA | 25.567 | 3 | 116.667
B-19322 VIALE 26 | 152.4 | 3000 PSI | PLACA PISO 4 EJE 12 AL 15 ENTRE A y J | 2025-12-16 | 12/23/2025 12:00:00 AM | 7 | 21 | 23.7 | 113 | PLACA | 24.067 | 3 | 112.857
B-19322 VIALE 26 | 152.4 | 3000 PSI | PLACA PISO 4 EJE 12 AL 15 ENTRE A y J | 2025-12-16 | 12/23/2025 12:00:00 AM | 7 | 21 | 25.4 | 121 | PLACA | 24.067 | 3 | 120.952
B-19322 VIALE 26 | 152.4 | 3000 PSI | PLACA PISO 4 EJE 12 AL 15 ENTRE A y J | 2025-12-16 | 12/23/2025 12:00:00 AM | 7 | 21 | 23.1 | 110 | PLACA | 24.067 | 3 | 110
B-19322 VIALE 26 | 165.1 | 3000 PSI | PLACA CIMENTACION T1 EJES 2,3,4 ENTRE G y J | 2025-12-16 | 12/23/2025 12:00:00 AM | 7 | 21 | 21.3 | 101 | PLACA | 21.3 | 3 | 101.429
B-19322 VIALE 26 | 165.1 | 3000 PSI | PLACA CIMENTACION T1 EJES 2,3,4 ENTRE G y J | 2025-12-16 | 12/23/2025 12:00:00 AM | 7 | 21 | 20.6 | 98 | PLACA | 21.3 | 3 | 98.095
B-19322 VIALE 26 | 165.1 | 3000 PSI | PLACA CIMENTACION T1 EJES 2,3,4 ENTRE G y J | 2025-12-16 | 12/23/2025 12:00:00 AM | 7 | 21 | 22 | 105 | PLACA | 21.3 | 3 | 104.762
B-19322 VIALE 26 | 177.8 | 3000 PSI | PLACA TORRE 2 PISO 4 EJE 10 y 11 ENTRE A y J | 2025-12-17 | 12/24/2025 12:00:00 AM | 7 | 21 | 21.2 | 101 | PLACA | 20.767 | 3 | 100.952
B-19322 VIALE 26 | 177.8 | 3000 PSI | PLACA TORRE 2 PISO 4 EJE 10 y 11 ENTRE A y J | 2025-12-17 | 12/24/2025 12:00:00 AM | 7 | 21 | 19 | 90 | PLACA | 20.767 | 3 | 90.476
B-19322 VIALE 26 | 177.8 | 3000 PSI | PLACA TORRE 2 PISO 4 EJE 10 y 11 ENTRE A y J | 2025-12-17 | 12/24/2025 12:00:00 AM | 7 | 21 | 22.1 | 105 | PLACA | 20.767 | 3 | 105.238
B-19322 VIALE 26 | 177.8 | 3000 PSI | PLACA PISO 4 EJE 07 y 09 ENTRTE A y J | 2025-12-19 | 12/26/2025 12:00:00 AM | 7 | 21 | 24.3 | 116 | PLACA | 23.7 | 3 | 115.714
B-19322 VIALE 26 | 177.8 | 3000 PSI | PLACA PISO 4 EJE 07 y 09 ENTRTE A y J | 2025-12-19 | 12/26/2025 12:00:00 AM | 7 | 21 | 23.4 | 112 | PLACA | 23.7 | 3 | 111.429
B-19322 VIALE 26 | 177.8 | 3000 PSI | PLACA PISO 4 EJE 07 y 09 ENTRTE A y J | 2025-12-19 | 12/26/2025 12:00:00 AM | 7 | 21 | 23.4 | 111 | PLACA | 23.7 | 3 | 111.429
B-19322 VIALE 26 | 152.4 | 3000 PSI | ESCALERA TORRE 2 PISO 1 | 2025-12-27 | 1/3/2026 12:00:00 AM | 7 | 21 | 21.4 | 102 |  | 19.833 | 3 | 101.905
B-19322 VIALE 26 | 152.4 | 3000 PSI | ESCALERA TORRE 2 PISO 1 | 2025-12-27 | 1/3/2026 12:00:00 AM | 7 | 21 | 19.3 | 92 |  | 19.833 | 3 | 91.905
B-19322 VIALE 26 | 152.4 | 3000 PSI | ESCALERA TORRE 2 PISO 1 | 2025-12-27 | 1/3/2026 12:00:00 AM | 7 | 21 | 18.8 | 90 |  | 19.833 | 3 | 89.524
B-19322 VIALE 26 | 190.5 | 3000 PSI | PLACA T2 PISO 4 EJE 064 04 ENTRE AYJ | 2026-01-07 | 1/14/2026 12:00:00 AM | 7 | 21 | 24.3 | 116 | PLACA | 25.267 | 3 | 115.714
B-19322 VIALE 26 | 190.5 | 3000 PSI | PLACA T2 PISO 4 EJE 064 04 ENTRE AYJ | 2026-01-07 | 1/14/2026 12:00:00 AM | 7 | 21 | 27 | 128 | PLACA | 25.267 | 3 | 128.571
B-19322 VIALE 26 | 190.5 | 3000 PSI | PLACA T2 PISO 4 EJE 064 04 ENTRE AYJ | 2026-01-07 | 1/14/2026 12:00:00 AM | 7 | 21 | 24.5 | 116 | PLACA | 25.267 | 3 | 116.667
B-19322 VIALE 26 | 203.2 | 3000 PSI | PLACA T2 PISO 04 EJE 01 AL 04 ENTRE A YJ | 2026-01-09 | 1/16/2026 12:00:00 AM | 7 | 21 | 19.3 | 92 | PLACA | 19.067 | 3 | 91.905
B-19322 VIALE 26 | 203.2 | 3000 PSI | PLACA T2 PISO 04 EJE 01 AL 04 ENTRE A YJ | 2026-01-09 | 1/16/2026 12:00:00 AM | 7 | 21 | 18.1 | 86 | PLACA | 19.067 | 3 | 86.19
B-19322 VIALE 26 | 203.2 | 3000 PSI | PLACA T2 PISO 04 EJE 01 AL 04 ENTRE A YJ | 2026-01-09 | 1/16/2026 12:00:00 AM | 7 | 21 | 19.8 | 94 | PLACA | 19.067 | 3 | 94.286
B-19322 VIALE 26 | 177.8 | 3000 PSI | PLACA T1 PISO 2 EJE 15 AL 13 ENTRE AYJ | 2026-01-09 | 1/16/2026 12:00:00 AM | 7 | 21 | 23.3 | 111 | PLACA | 22.067 | 3 | 110.952
B-19322 VIALE 26 | 177.8 | 3000 PSI | PLACA T1 PISO 2 EJE 15 AL 13 ENTRE AYJ | 2026-01-09 | 1/16/2026 12:00:00 AM | 7 | 21 | 22 | 105 | PLACA | 22.067 | 3 | 104.762
B-19322 VIALE 26 | 177.8 | 3000 PSI | PLACA T1 PISO 2 EJE 15 AL 13 ENTRE AYJ | 2026-01-09 | 1/16/2026 12:00:00 AM | 7 | 21 | 20.9 | 100 | PLACA | 22.067 | 3 | 99.524
B-19322 VIALE 26 | 177.8 | 3000 PSI | PLACA T1 PISO 2 EJE 12 AL 10 ENTRE AYJ | 2026-01-13 | 1/20/2026 12:00:00 AM | 7 | 21 | 21.3 | 102 | PLACA | 18 | 3 | 101.429
B-19322 VIALE 26 | 177.8 | 3000 PSI | PLACA T1 PISO 2 EJE 12 AL 10 ENTRE AYJ | 2026-01-13 | 1/20/2026 12:00:00 AM | 7 | 21 | 15.5 | 74 | PLACA | 18 | 3 | 73.81
B-19322 VIALE 26 | 177.8 | 3000 PSI | PLACA T1 PISO 2 EJE 12 AL 10 ENTRE AYJ | 2026-01-13 | 1/20/2026 12:00:00 AM | 7 | 21 | 17.2 | 82 | PLACA | 18 | 3 | 81.905
B-19322 VIALE 26 | 190.5 | 3000 PSI | PLACA T2 PISO 5 EJE 15 AL 12 ENTRE AYJ | 2026-01-14 | 1/21/2026 12:00:00 AM | 7 | 21 | 22.6 | 108 | PLACA | 21.2 | 3 | 107.619
B-19322 VIALE 26 | 190.5 | 3000 PSI | PLACA T2 PISO 5 EJE 15 AL 12 ENTRE AYJ | 2026-01-14 | 1/21/2026 12:00:00 AM | 7 | 21 | 20.4 | 97 | PLACA | 21.2 | 3 | 97.143
B-19322 VIALE 26 | 190.5 | 3000 PSI | PLACA T2 PISO 5 EJE 15 AL 12 ENTRE AYJ | 2026-01-14 | 1/21/2026 12:00:00 AM | 7 | 21 | 20.6 | 98 | PLACA | 21.2 | 3 | 98.095
B-19322 VIALE 26 | 177.8 | 3.000 PSI | PLACA T2 PISOS EJE 10 Y 12 ENTRE AYJ | 2026-01-15 | 1/22/2026 12:00:00 AM | 7 | 21 | 22.6 | 107 | PLACA | 20.433 | 3 | 107.619
B-19322 VIALE 26 | 177.8 | 3.000 PSI | PLACA T2 PISOS EJE 10 Y 12 ENTRE AYJ | 2026-01-15 | 1/22/2026 12:00:00 AM | 7 | 21 | 20.3 | 97 | PLACA | 20.433 | 3 | 96.667
B-19322 VIALE 26 | 177.8 | 3.000 PSI | PLACA T2 PISOS EJE 10 Y 12 ENTRE AYJ | 2026-01-15 | 1/22/2026 12:00:00 AM | 7 | 21 | 18.4 | 88 | PLACA | 20.433 | 3 | 87.619
B-19322 VIALE 26 | 177.8 | 3000 PSI | PLACA T1 PISO 2 EJE 08 Y 10 AYJ | 2026-01-15 | 1/22/2026 12:00:00 AM | 7 | 21 | 22.4 | 106 | PLACA | 22.033 | 3 | 106.667
B-19322 VIALE 26 | 177.8 | 3000 PSI | PLACA T1 PISO 2 EJE 08 Y 10 AYJ | 2026-01-15 | 1/22/2026 12:00:00 AM | 7 | 21 | 21.3 | 101 | PLACA | 22.033 | 3 | 101.429
B-19322 VIALE 26 | 177.8 | 3000 PSI | PLACA T1 PISO 2 EJE 08 Y 10 AYJ | 2026-01-15 | 1/22/2026 12:00:00 AM | 7 | 21 | 22.4 | 107 | PLACA | 22.033 | 3 | 106.667
B-19322 VIALE 26 | 177.8 | 3.000 PSI | PLACA T2 EJE 08 AL 10 DEL AalJ PISO 5 | 2026-01-16 | 1/23/2026 12:00:00 AM | 7 | 21 | 20.6 | 98 | PLACA | 20.733 | 3 | 98.095
B-19322 VIALE 26 | 177.8 | 3.000 PSI | PLACA T2 EJE 08 AL 10 DEL AalJ PISO 5 | 2026-01-16 | 1/23/2026 12:00:00 AM | 7 | 21 | 20.9 | 100 | PLACA | 20.733 | 3 | 99.524
B-19322 VIALE 26 | 177.8 | 3.000 PSI | PLACA T2 EJE 08 AL 10 DEL AalJ PISO 5 | 2026-01-16 | 1/23/2026 12:00:00 AM | 7 | 21 | 20.7 | 99 | PLACA | 20.733 | 3 | 98.571
B-19322 VIALE 26 | 184.15 | 3000 PSI | PLACA T2 PISO 5 EJE 04 AL 06 ENTRE AyJ | 2026-01-19 | 1/26/2026 12:00:00 AM | 7 | 21 | 19.3 | 92 | PLACA | 19.3 | 3 | 91.905
B-19322 VIALE 26 | 184.15 | 3000 PSI | PLACA T2 PISO 5 EJE 04 AL 06 ENTRE AyJ | 2026-01-19 | 1/26/2026 12:00:00 AM | 7 | 21 | 19.7 | 94 | PLACA | 19.3 | 3 | 93.81
B-19322 VIALE 26 | 184.15 | 3000 PSI | PLACA T2 PISO 5 EJE 04 AL 06 ENTRE AyJ | 2026-01-19 | 1/26/2026 12:00:00 AM | 7 | 21 | 18.9 | 90 | PLACA | 19.3 | 3 | 90
B-19322 VIALE 26 | 177.8 | 3000 PSI | PLACA T1 PISO 2 EJE 08 AL 04 ENTRE JYG | 2026-01-17 | 1/24/2026 12:00:00 AM | 7 | 21 | 17.7 | 84 | PLACA | 16.8 | 3 | 84.286
B-19322 VIALE 26 | 177.8 | 3000 PSI | PLACA T1 PISO 2 EJE 08 AL 04 ENTRE JYG | 2026-01-17 | 1/24/2026 12:00:00 AM | 7 | 21 | 17.5 | 84 | PLACA | 16.8 | 3 | 83.333
B-19322 VIALE 26 | 177.8 | 3000 PSI | PLACA T1 PISO 2 EJE 08 AL 04 ENTRE JYG | 2026-01-17 | 1/24/2026 12:00:00 AM | 7 | 21 | 15.2 | 72 | PLACA | 16.8 | 3 | 72.381
B-19322 VIALE 26 | 177.8 | 3000 PSI | PLACA T2 PISO 5 EJE 06 AL 08 ENTRE AYJ | 2026-01-17 | 1/24/2026 12:00:00 AM | 7 | 21 | 19.2 | 92 | PLACA | 17.167 | 3 | 91.429
B-19322 VIALE 26 | 177.8 | 3000 PSI | PLACA T2 PISO 5 EJE 06 AL 08 ENTRE AYJ | 2026-01-17 | 1/24/2026 12:00:00 AM | 7 | 21 | 17.5 | 83 | PLACA | 17.167 | 3 | 83.333
B-19322 VIALE 26 | 177.8 | 3000 PSI | PLACA T2 PISO 5 EJE 06 AL 08 ENTRE AYJ | 2026-01-17 | 1/24/2026 12:00:00 AM | 7 | 21 | 14.8 | 70 | PLACA | 17.167 | 3 | 70.476
B-19322 VIALE 26 | 177.8 | 3000 PSI | PLACA T1 PISO 2 EJE 01 AL 04 ENTRE AYJ | 2026-01-20 | 1/27/2026 12:00:00 AM | 7 | 21 | 16.8 | 80 | PLACA | 17.4 | 3 | 80
B-19322 VIALE 26 | 177.8 | 3000 PSI | PLACA T1 PISO 2 EJE 01 AL 04 ENTRE AYJ | 2026-01-20 | 1/27/2026 12:00:00 AM | 7 | 21 | 17.7 | 84 | PLACA | 17.4 | 3 | 84.286
B-19322 VIALE 26 | 177.8 | 3000 PSI | PLACA T1 PISO 2 EJE 01 AL 04 ENTRE AYJ | 2026-01-20 | 1/27/2026 12:00:00 AM | 7 | 21 | 17.7 | 84 | PLACA | 17.4 | 3 | 84.286
B-19322 VIALE 26 | 177.8 | 3000 PSI | PLACA T2 PISO 05 EJE 01 AL 04 ENTRE AyJ | 2026-01-20 | 1/28/2026 12:00:00 AM | 7 | 21 | 20 | 95 | PLACA | 23.1 | 3 | 95.238
B-19322 VIALE 26 | 177.8 | 3000 PSI | PLACA T2 PISO 05 EJE 01 AL 04 ENTRE AyJ | 2026-01-20 | 1/28/2026 12:00:00 AM | 7 | 21 | 24.8 | 118 | PLACA | 23.1 | 3 | 118.095
B-19322 VIALE 26 | 177.8 | 3000 PSI | PLACA T2 PISO 05 EJE 01 AL 04 ENTRE AyJ | 2026-01-20 | 1/28/2026 12:00:00 AM | 7 | 21 | 24.5 | 117 | PLACA | 23.1 | 3 | 116.667
B-19322 VIALE 26 | 158.75 | 3000 PSI | DADO CIMENTACION PILOTE 32 | 2026-01-26 | 2/2/2026 12:00:00 AM | 7 | 21 | 16.7 | 79 |  | 17.133 | 3 | 79.524
B-19322 VIALE 26 | 158.75 | 3000 PSI | DADO CIMENTACION PILOTE 32 | 2026-01-26 | 2/2/2026 12:00:00 AM | 7 | 21 | 17.2 | 82 |  | 17.133 | 3 | 81.905
B-19322 VIALE 26 | 158.75 | 3000 PSI | DADO CIMENTACION PILOTE 32 | 2026-01-26 | 2/2/2026 12:00:00 AM | 7 | 21 | 17.5 | 83 |  | 17.133 | 3 | 83.333
B-19322 VIALE 26 | 184.15 | 3000 PSI | PLCA T2 PISO 6 EJE 10 AL 12 ENTRE AYJ | 2026-01-24 | 1/31/2026 12:00:00 AM | 7 | 21 | 16.8 | 80 |  | 16.967 | 3 | 80
B-19322 VIALE 26 | 184.15 | 3000 PSI | PLCA T2 PISO 6 EJE 10 AL 12 ENTRE AYJ | 2026-01-24 | 1/31/2026 12:00:00 AM | 7 | 21 | 17.4 | 83 |  | 16.967 | 3 | 82.857
B-19322 VIALE 26 | 184.15 | 3000 PSI | PLCA T2 PISO 6 EJE 10 AL 12 ENTRE AYJ | 2026-01-24 | 1/31/2026 12:00:00 AM | 7 | 21 | 16.7 | 80 |  | 16.967 | 3 | 79.524
B-19322 VIALE 26 | 190.5 | 3.000 PSI | PLACA T2 PISO 6 EJE 15 al 12 ENTRE AyJ | 2026-01-23 | 1/30/2026 12:00:00 AM | 7 | 21 | 20.7 | 99 | PLACA | 21.2 | 3 | 98.571
B-19322 VIALE 26 | 190.5 | 3.000 PSI | PLACA T2 PISO 6 EJE 15 al 12 ENTRE AyJ | 2026-01-23 | 1/30/2026 12:00:00 AM | 7 | 21 | 20.7 | 98 | PLACA | 21.2 | 3 | 98.571
B-19322 VIALE 26 | 190.5 | 3.000 PSI | PLACA T2 PISO 6 EJE 15 al 12 ENTRE AyJ | 2026-01-23 | 1/30/2026 12:00:00 AM | 7 | 21 | 22.2 | 106 | PLACA | 21.2 | 3 | 105.714
B-19322 VIALE 26 | 152.4 | 3000 PSI | ESCALERA T2 TRAMO 03 AL 04 | 2026-02-02 | 2/9/2026 12:00:00 AM | 7 | 21 | 20.2 | 96 |  | 19.067 | 3 | 96.19
B-19322 VIALE 26 | 152.4 | 3000 PSI | ESCALERA T2 TRAMO 03 AL 04 | 2026-02-02 | 2/9/2026 12:00:00 AM | 7 | 21 | 18.1 | 86 |  | 19.067 | 3 | 86.19
B-19322 VIALE 26 | 152.4 | 3000 PSI | ESCALERA T2 TRAMO 03 AL 04 | 2026-02-02 | 2/9/2026 12:00:00 AM | 7 | 21 | 18.9 | 90 |  | 19.067 | 3 | 90
B-19322 VIALE 26 | 133.35 | 3000 PSI | ESCALERA T1 TRAMO DEL 01 AL 02 | 2026-02-10 | 2/17/2026 12:00:00 AM | 7 | 21 | 21.3 | 102 |  | 22.2 | 3 | 101.429
B-19322 VIALE 26 | 133.35 | 3000 PSI | ESCALERA T1 TRAMO DEL 01 AL 02 | 2026-02-10 | 2/17/2026 12:00:00 AM | 7 | 21 | 21.9 | 104 |  | 22.2 | 3 | 104.286
B-19322 VIALE 26 | 133.35 | 3000 PSI | ESCALERA T1 TRAMO DEL 01 AL 02 | 2026-02-10 | 2/17/2026 12:00:00 AM | 7 | 21 | 23.4 | 111 |  | 22.2 | 3 | 111.429
B-19322 VIALE 26 | 215.9 | 3000 PSI | MUROS T2 P8 EJE 11AL15 ENTRE AyD M= 35,36,37,38,39,40 | 2026-02-17 | 2/24/2026 12:00:00 AM | 7 | 21 | 18.2 | 87 | MURO | 18.133 | 3 | 86.667
B-19322 VIALE 26 | 215.9 | 3000 PSI | MUROS T2 P8 EJE 11AL15 ENTRE AyD M= 35,36,37,38,39,40 | 2026-02-17 | 2/24/2026 12:00:00 AM | 7 | 21 | 18.1 | 86 | MURO | 18.133 | 3 | 86.19
B-19322 VIALE 26 | 215.9 | 3000 PSI | MUROS T2 P8 EJE 11AL15 ENTRE AyD M= 35,36,37,38,39,40 | 2026-02-17 | 2/24/2026 12:00:00 AM | 7 | 21 | 18.1 | 86 | MURO | 18.133 | 3 | 86.19
B-19322 VIALE 26 | 165.1 | 3000 PSI | PLACA T1 PS EJE 15AL12 ENTRE AyJ | 2026-02-17 | 2/24/2026 12:00:00 AM | 7 | 21 | 17.8 | 84 | PLACA | 17.133 | 3 | 84.762
B-19322 VIALE 26 | 165.1 | 3000 PSI | PLACA T1 PS EJE 15AL12 ENTRE AyJ | 2026-02-17 | 2/24/2026 12:00:00 AM | 7 | 21 | 16.8 | 80 | PLACA | 17.133 | 3 | 80
B-19322 VIALE 26 | 165.1 | 3000 PSI | PLACA T1 PS EJE 15AL12 ENTRE AyJ | 2026-02-17 | 2/24/2026 12:00:00 AM | 7 | 21 | 16.8 | 80 | PLACA | 17.133 | 3 | 80
B-19322 VIALE 26 | 152.4 | 3000 PSI | PLACA T2 P8 EJE 01AL08 ENTRE AyJ | 2026-02-17 | 2/24/2026 12:00:00 AM | 7 | 21 | 18.9 | 90 | PLACA | 18.667 | 3 | 90
B-19322 VIALE 26 | 152.4 | 3000 PSI | PLACA T2 P8 EJE 01AL08 ENTRE AyJ | 2026-02-17 | 2/24/2026 12:00:00 AM | 7 | 21 | 18.3 | 87 | PLACA | 18.667 | 3 | 87.143
B-19322 VIALE 26 | 152.4 | 3000 PSI | PLACA T2 P8 EJE 01AL08 ENTRE AyJ | 2026-02-17 | 2/24/2026 12:00:00 AM | 7 | 21 | 18.8 | 90 | PLACA | 18.667 | 3 | 89.524
B-19322 VIALE 26 | 158.75 | 3000 PSI | PLACA T2 P9 EJES 15AL12 ENTRE AYJ | 2026-02-18 | 2/25/2026 12:00:00 AM | 7 | 21 | 18.8 | 89 | PLACA | 18.967 | 3 | 89.524
B-19322 VIALE 26 | 158.75 | 3000 PSI | PLACA T2 P9 EJES 15AL12 ENTRE AYJ | 2026-02-18 | 2/25/2026 12:00:00 AM | 7 | 21 | 18.8 | 90 | PLACA | 18.967 | 3 | 89.524
B-19322 VIALE 26 | 158.75 | 3000 PSI | PLACA T2 P9 EJES 15AL12 ENTRE AYJ | 2026-02-18 | 2/25/2026 12:00:00 AM | 7 | 21 | 19.3 | 92 | PLACA | 18.967 | 3 | 91.905
B-19322 VIALE 26 | 203.2 | 3000 PSI | MUROS 12P8 EJES 08,09,10 ENTRE AyJ M=29,09,32,31,02,14 | 2026-02-18 | 2/25/2026 12:00:00 AM | 7 | 21 | 17.8 | 85 | MURO | 17.633 | 3 | 84.762
B-19322 VIALE 26 | 203.2 | 3000 PSI | MUROS 12P8 EJES 08,09,10 ENTRE AyJ M=29,09,32,31,02,14 | 2026-02-18 | 2/25/2026 12:00:00 AM | 7 | 21 | 17.1 | 81 | MURO | 17.633 | 3 | 81.429
B-19322 VIALE 26 | 203.2 | 3000 PSI | MUROS 12P8 EJES 08,09,10 ENTRE AyJ M=29,09,32,31,02,14 | 2026-02-18 | 2/25/2026 12:00:00 AM | 7 | 21 | 18 | 86 | MURO | 17.633 | 3 | 85.714
B-19322 VIALE 26 | 165.1 | 3000 PSI | PLACA T1 P5 EJES 10Y12 ENTRE AyJ | 2026-02-18 | 2/25/2026 12:00:00 AM | 7 | 21 | 18.8 | 89 | PLACA | 18.733 | 3 | 89.524
B-19322 VIALE 26 | 165.1 | 3000 PSI | PLACA T1 P5 EJES 10Y12 ENTRE AyJ | 2026-02-18 | 2/25/2026 12:00:00 AM | 7 | 21 | 19 | 90 | PLACA | 18.733 | 3 | 90.476
B-19322 VIALE 26 | 165.1 | 3000 PSI | PLACA T1 P5 EJES 10Y12 ENTRE AyJ | 2026-02-18 | 2/25/2026 12:00:00 AM | 7 | 21 | 18.4 | 88 | PLACA | 18.733 | 3 | 87.619
B-19322 VIALE 26 | 177.8 | 3000 PSI | PLACA T1 P5 EJE 8 AL 10 | 2026-02-19 | 2/26/2026 12:00:00 AM | 7 | 21 | 17.7 | 84 | PLACA | 17.033 | 3 | 84.286
B-19322 VIALE 26 | 177.8 | 3000 PSI | PLACA T1 P5 EJE 8 AL 10 | 2026-02-19 | 2/26/2026 12:00:00 AM | 7 | 21 | 16.4 | 78 | PLACA | 17.033 | 3 | 78.095
B-19322 VIALE 26 | 177.8 | 3000 PSI | PLACA T1 P5 EJE 8 AL 10 | 2026-02-19 | 2/26/2026 12:00:00 AM | 7 | 21 | 17 | 81 | PLACA | 17.033 | 3 | 80.952
B-19322 VIALE 26 | 165.1 | 3000 PSI | PLACA T2 P9 EJES 10Y12 ENTRE AyJ | 2026-02-19 | 2/26/2026 12:00:00 AM | 7 | 21 | 21.8 | 104 | PLACA | 21.167 | 3 | 103.81
B-19322 VIALE 26 | 165.1 | 3000 PSI | PLACA T2 P9 EJES 10Y12 ENTRE AyJ | 2026-02-19 | 2/26/2026 12:00:00 AM | 7 | 21 | 20.6 | 98 | PLACA | 21.167 | 3 | 98.095
B-19322 VIALE 26 | 165.1 | 3000 PSI | PLACA T2 P9 EJES 10Y12 ENTRE AyJ | 2026-02-19 | 2/26/2026 12:00:00 AM | 7 | 21 | 21.1 | 101 | PLACA | 21.167 | 3 | 100.476
B-19322 VIALE 26 | 228.6 | 3000 PSI | MUROS T2 P8 EJES 7,6,5 ENTRE AyJ M=9,29,32 | 2026-02-19 | 2/26/2026 12:00:00 AM | 7 | 21 | 18.7 | 89 | MURO | 18.8 | 3 | 89.048
B-19322 VIALE 26 | 228.6 | 3000 PSI | MUROS T2 P8 EJES 7,6,5 ENTRE AyJ M=9,29,32 | 2026-02-19 | 2/26/2026 12:00:00 AM | 7 | 21 | 19.6 | 93 | MURO | 18.8 | 3 | 93.333
B-19322 VIALE 26 | 228.6 | 3000 PSI | MUROS T2 P8 EJES 7,6,5 ENTRE AyJ M=9,29,32 | 2026-02-19 | 2/26/2026 12:00:00 AM | 7 | 21 | 18.1 | 86 | MURO | 18.8 | 3 | 86.19
B-19322 VIALE 26 | 152.4 | 3000 PSI | PLACA T1 P5 EJES 4-6 ENTRE AyJ | 2026-02-21 | 2/28/2026 12:00:00 AM | 7 | 21 | 23.1 | 110 | PLACA | 23.2 | 3 | 110
B-19322 VIALE 26 | 152.4 | 3000 PSI | PLACA T1 P5 EJES 4-6 ENTRE AyJ | 2026-02-21 | 2/28/2026 12:00:00 AM | 7 | 21 | 22.9 | 109 | PLACA | 23.2 | 3 | 109.048
B-19322 VIALE 26 | 152.4 | 3000 PSI | PLACA T1 P5 EJES 4-6 ENTRE AyJ | 2026-02-21 | 2/28/2026 12:00:00 AM | 7 | 21 | 23.6 | 112 | PLACA | 23.2 | 3 | 112.381
B-19322 VIALE 26 | 177.8 | 3000 PSI | PLACA T2 PISO 9 EJES 06 AL 08 ENTRE AyJ | 2026-02-23 | 3/2/2026 12:00:00 AM | 7 | 21 | 26.4 | 126 | PLACA | 25.767 | 3 | 125.714
B-19322 VIALE 26 | 177.8 | 3000 PSI | PLACA T2 PISO 9 EJES 06 AL 08 ENTRE AyJ | 2026-02-23 | 3/2/2026 12:00:00 AM | 7 | 21 | 25.7 | 122 | PLACA | 25.767 | 3 | 122.381
B-19322 VIALE 26 | 177.8 | 3000 PSI | PLACA T2 PISO 9 EJES 06 AL 08 ENTRE AyJ | 2026-02-23 | 3/2/2026 12:00:00 AM | 7 | 21 | 25.2 | 120 | PLACA | 25.767 | 3 | 120
B-19322 VIALE 26 | 152.4 | 3000 PSI | PLACA T1 P5 EJES 6-8 ENTRE AyJ | 2026-02-20 | 2/27/2026 12:00:00 AM | 7 | 21 | 18 | 86 | PLACA | 18.6 | 3 | 85.714
B-19322 VIALE 26 | 152.4 | 3000 PSI | PLACA T1 P5 EJES 6-8 ENTRE AyJ | 2026-02-20 | 2/27/2026 12:00:00 AM | 7 | 21 | 18.3 | 87 | PLACA | 18.6 | 3 | 87.143
B-19322 VIALE 26 | 152.4 | 3000 PSI | PLACA T1 P5 EJES 6-8 ENTRE AyJ | 2026-02-20 | 2/27/2026 12:00:00 AM | 7 | 21 | 19.5 | 93 | PLACA | 18.6 | 3 | 92.857
B-19322 VIALE 26 | 158.75 | 3000 PSI | PLACA T2 P9 EJES 8 AL 10 ENTRE AyJ | 2026-02-20 | 2/27/2026 12:00:00 AM | 7 | 21 | 18.5 | 88 | PLACA | 19.433 | 3 | 88.095
B-19322 VIALE 26 | 158.75 | 3000 PSI | PLACA T2 P9 EJES 8 AL 10 ENTRE AyJ | 2026-02-20 | 2/27/2026 12:00:00 AM | 7 | 21 | 19.6 | 93 | PLACA | 19.433 | 3 | 93.333
B-19322 VIALE 26 | 158.75 | 3000 PSI | PLACA T2 P9 EJES 8 AL 10 ENTRE AyJ | 2026-02-20 | 2/27/2026 12:00:00 AM | 7 | 21 | 20.2 | 96 | PLACA | 19.433 | 3 | 96.19
B-19322 VIALE 26 | 228.6 | 3000 PSI | MUROS T2 P8 EJE 3Y4 ENTRE AyJ M=02,14,31 | 2026-02-20 | 2/27/2026 12:00:00 AM | 7 | 21 | 19.2 | 91 | MURO | 18.533 | 3 | 91.429
B-19322 VIALE 26 | 228.6 | 3000 PSI | MUROS T2 P8 EJE 3Y4 ENTRE AyJ M=02,14,31 | 2026-02-20 | 2/27/2026 12:00:00 AM | 7 | 21 | 18 | 86 | MURO | 18.533 | 3 | 85.714
B-19322 VIALE 26 | 228.6 | 3000 PSI | MUROS T2 P8 EJE 3Y4 ENTRE AyJ M=02,14,31 | 2026-02-20 | 2/27/2026 12:00:00 AM | 7 | 21 | 18.4 | 87 | MURO | 18.533 | 3 | 87.619
B-19322 VIALE 26 | 228.6 | 3000 PSI | MUROS T2 P8 EJES 1 AL 3 ENTRE AyJ M=32,9A 29A,19,22,23,24 | 2026-02-23 | 3/2/2026 12:00:00 AM | 7 | 21 | 15.5 | 74 | MURO | 15.133 | 3 | 73.81
B-19322 VIALE 26 | 228.6 | 3000 PSI | MUROS T2 P8 EJES 1 AL 3 ENTRE AyJ M=32,9A 29A,19,22,23,24 | 2026-02-23 | 3/2/2026 12:00:00 AM | 7 | 21 | 14 | 67 | MURO | 15.133 | 3 | 66.667
B-19322 VIALE 26 | 228.6 | 3000 PSI | MUROS T2 P8 EJES 1 AL 3 ENTRE AyJ M=32,9A 29A,19,22,23,24 | 2026-02-23 | 3/2/2026 12:00:00 AM | 7 | 21 | 15.9 | 76 | MURO | 15.133 | 3 | 75.714
B-19322 VIALE 26 | 177.8 | 3000 psi | placa T1 P5 EJES01 AL 04 ENTRE AyJ | 2026-02-23 | 3/2/2026 12:00:00 AM | 7 | 21 | 19.5 | 93 | PLACA | 19.267 | 3 | 92.857
B-19322 VIALE 26 | 177.8 | 3000 psi | placa T1 P5 EJES01 AL 04 ENTRE AyJ | 2026-02-23 | 3/2/2026 12:00:00 AM | 7 | 21 | 19 | 90 | PLACA | 19.267 | 3 | 90.476
B-19322 VIALE 26 | 177.8 | 3000 psi | placa T1 P5 EJES01 AL 04 ENTRE AyJ | 2026-02-23 | 3/2/2026 12:00:00 AM | 7 | 21 | 19.3 | 92 | PLACA | 19.267 | 3 | 91.905
B-19322 VIALE 26 | 177.8 | 3000 PSI | PLACA T2 P9 EJES 4AL6 ENTRE AyJ | 2026-02-24 | 3/3/2026 12:00:00 AM | 7 | 21 | 17 | 81 | PLACA | 16.567 | 3 | 80.952
B-19322 VIALE 26 | 177.8 | 3000 PSI | PLACA T2 P9 EJES 4AL6 ENTRE AyJ | 2026-02-24 | 3/3/2026 12:00:00 AM | 7 | 21 | 16.5 | 78 | PLACA | 16.567 | 3 | 78.571
B-19322 VIALE 26 | 177.8 | 3000 PSI | PLACA T2 P9 EJES 4AL6 ENTRE AyJ | 2026-02-24 | 3/3/2026 12:00:00 AM | 7 | 21 | 16.2 | 77 | PLACA | 16.567 | 3 | 77.143
B-19322 VIALE 26 | 215.9 | 3000 PSI | MUROS T2 P9 EJE 11AL15 ENTRE JyE M=9,29,32 | 2026-02-24 | 3/3/2026 12:00:00 AM | 7 | 21 | 18.9 | 90 | MURO | 18.3 | 3 | 90
B-19322 VIALE 26 | 215.9 | 3000 PSI | MUROS T2 P9 EJE 11AL15 ENTRE JyE M=9,29,32 | 2026-02-24 | 3/3/2026 12:00:00 AM | 7 | 21 | 17.9 | 85 | MURO | 18.3 | 3 | 85.238
B-19322 VIALE 26 | 215.9 | 3000 PSI | MUROS T2 P9 EJE 11AL15 ENTRE JyE M=9,29,32 | 2026-02-24 | 3/3/2026 12:00:00 AM | 7 | 21 | 18.1 | 86 | MURO | 18.3 | 3 | 86.19
B-19322 VIALE 26 | 228.6 | 3000 PSI | PLACA T1 PISO 6 EJES 12 AL 15 ENTRE AyJ | 2026-02-25 | 3/4/2026 12:00:00 AM | 7 | 21 | 21.5 | 102 | PLACA | 21.133 | 3 | 102.381
B-19322 VIALE 26 | 228.6 | 3000 PSI | PLACA T1 PISO 6 EJES 12 AL 15 ENTRE AyJ | 2026-02-25 | 3/4/2026 12:00:00 AM | 7 | 21 | 20.2 | 96 | PLACA | 21.133 | 3 | 96.19
B-19322 VIALE 26 | 228.6 | 3000 PSI | PLACA T1 PISO 6 EJES 12 AL 15 ENTRE AyJ | 2026-02-25 | 3/4/2026 12:00:00 AM | 7 | 21 | 21.7 | 103 | PLACA | 21.133 | 3 | 103.333
B-19322 VIALE 26 | 152.4 | 300 PSI | MUROS T2 P9 EJES 12AL 15 ENTRE AyD | 2026-02-25 | 3/4/2026 12:00:00 AM | 7 | 21 | 17.6 | 84 | MURO | 17.833 | 3 | 83.81
B-19322 VIALE 26 | 152.4 | 300 PSI | MUROS T2 P9 EJES 12AL 15 ENTRE AyD | 2026-02-25 | 3/4/2026 12:00:00 AM | 7 | 21 | 17.6 | 84 | MURO | 17.833 | 3 | 83.81
B-19322 VIALE 26 | 152.4 | 300 PSI | MUROS T2 P9 EJES 12AL 15 ENTRE AyD | 2026-02-25 | 3/4/2026 12:00:00 AM | 7 | 21 | 18.3 | 87 | MURO | 17.833 | 3 | 87.143
B-19322 VIALE 26 | 152.4 | 3000 PSI | PLACA T2 P9 EJE 1 AL 3 ENTRE AyJ | 2026-02-26 | 3/5/2026 12:00:00 AM | 7 | 21 | 19.5 | 93 | PLACA | 18.467 | 3 | 92.857
B-19322 VIALE 26 | 152.4 | 3000 PSI | PLACA T2 P9 EJE 1 AL 3 ENTRE AyJ | 2026-02-26 | 3/5/2026 12:00:00 AM | 7 | 21 | 18 | 86 | PLACA | 18.467 | 3 | 85.714
B-19322 VIALE 26 | 152.4 | 3000 PSI | PLACA T2 P9 EJE 1 AL 3 ENTRE AyJ | 2026-02-26 | 3/5/2026 12:00:00 AM | 7 | 21 | 17.9 | 85 | PLACA | 18.467 | 3 | 85.238
B-19322 VIALE 26 | 203.2 | 3000 PSI | MUROS T2 P9 EJES 10-11 ENTRE AyJ M=2,44,31 | 2026-02-26 | 3/5/2026 12:00:00 AM | 7 | 21 | 17.1 | 81 | MURO | 16.1 | 3 | 81.429
B-19322 VIALE 26 | 203.2 | 3000 PSI | MUROS T2 P9 EJES 10-11 ENTRE AyJ M=2,44,31 | 2026-02-26 | 3/5/2026 12:00:00 AM | 7 | 21 | 16.1 | 76 | MURO | 16.1 | 3 | 76.667
B-19322 VIALE 26 | 203.2 | 3000 PSI | MUROS T2 P9 EJES 10-11 ENTRE AyJ M=2,44,31 | 2026-02-26 | 3/5/2026 12:00:00 AM | 7 | 21 | 15.1 | 72 | MURO | 16.1 | 3 | 71.905
B-19322 VIALE 26 | 165.1 | 3000 PSI | PLACA T1 P6 EJES 10-12 ENTRE AyJ | 2026-02-26 | 3/5/2026 12:00:00 AM | 7 | 21 | 21.6 | 103 | PLACA | 21.233 | 3 | 102.857
B-19322 VIALE 26 | 165.1 | 3000 PSI | PLACA T1 P6 EJES 10-12 ENTRE AyJ | 2026-02-26 | 3/5/2026 12:00:00 AM | 7 | 21 | 21.6 | 103 | PLACA | 21.233 | 3 | 102.857
B-19322 VIALE 26 | 165.1 | 3000 PSI | PLACA T1 P6 EJES 10-12 ENTRE AyJ | 2026-02-26 | 3/5/2026 12:00:00 AM | 7 | 21 | 20.5 | 98 | PLACA | 21.233 | 3 | 97.619
B-19322 VIALE 26 | 228.6 | 3000 PSI | MUROS T2 P9 EJES 06 AL 08 ENTRE Ayj M= 14,31,02 | 2026-02-27 | 3/6/2026 12:00:00 AM | 7 | 21 | 17.7 | 84 | MURO | 17.233 | 3 | 84.286
B-19322 VIALE 26 | 228.6 | 3000 PSI | MUROS T2 P9 EJES 06 AL 08 ENTRE Ayj M= 14,31,02 | 2026-02-27 | 3/6/2026 12:00:00 AM | 7 | 21 | 16.1 | 76 | MURO | 17.233 | 3 | 76.667
B-19322 VIALE 26 | 228.6 | 3000 PSI | MUROS T2 P9 EJES 06 AL 08 ENTRE Ayj M= 14,31,02 | 2026-02-27 | 3/6/2026 12:00:00 AM | 7 | 21 | 17.9 | 85 | MURO | 17.233 | 3 | 85.238
B-19322 VIALE 26 | 152.4 | 3000 PSI | PLACA T1 P6EJES 08 AL 10 ENTRE A-J | 2026-02-28 | 3/6/2026 12:00:00 AM | 7 | 21 | 15.2 | 72 | PLACA | 15.133 | 3 | 72.381
B-19322 VIALE 26 | 152.4 | 3000 PSI | PLACA T1 P6EJES 08 AL 10 ENTRE A-J | 2026-02-28 | 3/6/2026 12:00:00 AM | 7 | 21 | 15.3 | 73 | PLACA | 15.133 | 3 | 72.857
B-19322 VIALE 26 | 152.4 | 3000 PSI | PLACA T1 P6EJES 08 AL 10 ENTRE A-J | 2026-02-28 | 3/6/2026 12:00:00 AM | 7 | 21 | 14.9 | 71 | PLACA | 15.133 | 3 | 70.952
B-19322 VIALE 26 | 152.4 | 3000 PSI | PLACA T2 P10 EJE 11 AL 15 ENTRE A-J | 2026-02-28 | 3/7/2026 12:00:00 AM | 7 | 21 | 17.1 | 82 | PLACA | 17.433 | 3 | 81.429
B-19322 VIALE 26 | 152.4 | 3000 PSI | PLACA T2 P10 EJE 11 AL 15 ENTRE A-J | 2026-02-28 | 3/7/2026 12:00:00 AM | 7 | 21 | 17.3 | 82 | PLACA | 17.433 | 3 | 82.381
B-19322 VIALE 26 | 152.4 | 3000 PSI | PLACA T2 P10 EJE 11 AL 15 ENTRE A-J | 2026-02-28 | 3/7/2026 12:00:00 AM | 7 | 21 | 17.9 | 85 | PLACA | 17.433 | 3 | 85.238
B-19322 VIALE 26 | 228.6 | 3000 PSI | MUROS T2 P9 EJE 4-5 ENTRE AyJ M= 8,30,27 | 2026-02-28 | 3/7/2026 12:00:00 AM | 7 | 21 | 21.7 | 103 | MURO | 20.7 | 3 | 103.333
B-19322 VIALE 26 | 228.6 | 3000 PSI | MUROS T2 P9 EJE 4-5 ENTRE AyJ M= 8,30,27 | 2026-02-28 | 3/7/2026 12:00:00 AM | 7 | 21 | 20.3 | 97 | MURO | 20.7 | 3 | 96.667
B-19322 VIALE 26 | 228.6 | 3000 PSI | MUROS T2 P9 EJE 4-5 ENTRE AyJ M= 8,30,27 | 2026-02-28 | 3/7/2026 12:00:00 AM | 7 | 21 | 20.1 | 96 | MURO | 20.7 | 3 | 95.714
B-19322 VIALE 26 | 152.4 | 3000 PSI | PLACA T1 P6 EJES 6Y8 ENTRE AyJ | 2026-02-28 | 3/7/2026 12:00:00 AM | 7 | 21 | 16.2 | 77 | PLACA | 16.467 | 3 | 77.143
B-19322 VIALE 26 | 152.4 | 3000 PSI | PLACA T1 P6 EJES 6Y8 ENTRE AyJ | 2026-02-28 | 3/7/2026 12:00:00 AM | 7 | 21 | 16.6 | 79 | PLACA | 16.467 | 3 | 79.048
B-19322 VIALE 26 | 152.4 | 3000 PSI | PLACA T1 P6 EJES 6Y8 ENTRE AyJ | 2026-02-28 | 3/7/2026 12:00:00 AM | 7 | 21 | 16.6 | 79 | PLACA | 16.467 | 3 | 79.048
B-19322 VIALE 26 | 177.8 | 3000 PSI | PLACA T1 P6 EJES 4-6 ENTRE AyJ | 2026-03-02 | 3/9/2026 12:00:00 AM | 7 | 21 | 19.7 | 94 | PLACA | 19.733 | 3 | 93.81
B-19322 VIALE 26 | 177.8 | 3000 PSI | PLACA T1 P6 EJES 4-6 ENTRE AyJ | 2026-03-02 | 3/9/2026 12:00:00 AM | 7 | 21 | 19.1 | 91 | PLACA | 19.733 | 3 | 90.952
B-19322 VIALE 26 | 177.8 | 3000 PSI | PLACA T1 P6 EJES 4-6 ENTRE AyJ | 2026-03-02 | 3/9/2026 12:00:00 AM | 7 | 21 | 20.4 | 97 | PLACA | 19.733 | 3 | 97.143
B-19322 VIALE 26 | 203.2 | 3000 PSI | MUROS T1 P6 EJES 12-15 ENTRE JyG M=31,32,30,3,23,14,8 | 2026-03-02 | 3/9/2026 12:00:00 AM | 7 | 21 | 19.7 | 94 | MURO | 20.933 | 3 | 93.81
B-19322 VIALE 26 | 203.2 | 3000 PSI | MUROS T1 P6 EJES 12-15 ENTRE JyG M=31,32,30,3,23,14,8 | 2026-03-02 | 3/9/2026 12:00:00 AM | 7 | 21 | 21.5 | 102 | MURO | 20.933 | 3 | 102.381
B-19322 VIALE 26 | 203.2 | 3000 PSI | MUROS T1 P6 EJES 12-15 ENTRE JyG M=31,32,30,3,23,14,8 | 2026-03-02 | 3/9/2026 12:00:00 AM | 7 | 21 | 21.6 | 103 | MURO | 20.933 | 3 | 102.857
B-19322 VIALE 26 | 165.1 | 3000 PSI | PLACA T2 PISO 10 EJE 7 AL 9 ENTRE A-J | 2026-03-02 | 3/9/2026 12:00:00 AM | 7 | 21 | 21.2 | 101 | PLACA | 20.033 | 3 | 100.952
B-19322 VIALE 26 | 165.1 | 3000 PSI | PLACA T2 PISO 10 EJE 7 AL 9 ENTRE A-J | 2026-03-02 | 3/9/2026 12:00:00 AM | 7 | 21 | 19.2 | 92 | PLACA | 20.033 | 3 | 91.429
B-19322 VIALE 26 | 165.1 | 3000 PSI | PLACA T2 PISO 10 EJE 7 AL 9 ENTRE A-J | 2026-03-02 | 3/9/2026 12:00:00 AM | 7 | 21 | 19.7 | 94 | PLACA | 20.033 | 3 | 93.81
B-19322 VIALE 26 | 228.6 | 3000 PSI | MUROS T2 P9 EJE 1AL3 ENTRE JyF SIN MUROS EJE 3 M=19 AL 26 | 2026-03-02 | 3/9/2026 12:00:00 AM | 7 | 21 | 19.6 | 93 | MURO | 18.833 | 3 | 93.333
B-19322 VIALE 26 | 228.6 | 3000 PSI | MUROS T2 P9 EJE 1AL3 ENTRE JyF SIN MUROS EJE 3 M=19 AL 26 | 2026-03-02 | 3/9/2026 12:00:00 AM | 7 | 21 | 18 | 86 | MURO | 18.833 | 3 | 85.714
B-19322 VIALE 26 | 228.6 | 3000 PSI | MUROS T2 P9 EJE 1AL3 ENTRE JyF SIN MUROS EJE 3 M=19 AL 26 | 2026-03-02 | 3/9/2026 12:00:00 AM | 7 | 21 | 18.9 | 90 | MURO | 18.833 | 3 | 90
B-19322 VIALE 26 | 177.8 | 3000 PSI | PLACA T1 PISO 6 EJES 1 al4 ENTRE AyJ | 2026-03-03 | 3/10/2026 12:00:00 AM | 7 | 21 | 17.6 | 84 | PLACA | 17.367 | 3 | 83.81
B-19322 VIALE 26 | 177.8 | 3000 PSI | PLACA T1 PISO 6 EJES 1 al4 ENTRE AyJ | 2026-03-03 | 3/10/2026 12:00:00 AM | 7 | 21 | 16.8 | 80 | PLACA | 17.367 | 3 | 80
B-19322 VIALE 26 | 177.8 | 3000 PSI | PLACA T1 PISO 6 EJES 1 al4 ENTRE AyJ | 2026-03-03 | 3/10/2026 12:00:00 AM | 7 | 21 | 17.7 | 84 | PLACA | 17.367 | 3 | 84.286
B-19322 VIALE 26 | 184.15 | 3000 PSI | PLACA T2 PISO 10 EJES 07 AL 09 ENTRE AyJ | 2026-03-03 | 3/10/2026 12:00:00 AM | 7 | 21 | 16.7 | 79 | PLACA | 17.433 | 3 | 79.524
B-19322 VIALE 26 | 184.15 | 3000 PSI | PLACA T2 PISO 10 EJES 07 AL 09 ENTRE AyJ | 2026-03-03 | 3/10/2026 12:00:00 AM | 7 | 21 | 18 | 86 | PLACA | 17.433 | 3 | 85.714
B-19322 VIALE 26 | 184.15 | 3000 PSI | PLACA T2 PISO 10 EJES 07 AL 09 ENTRE AyJ | 2026-03-03 | 3/10/2026 12:00:00 AM | 7 | 21 | 17.6 | 84 | PLACA | 17.433 | 3 | 83.81
B-19322 VIALE 26 | 209.55 | 3000 PSI | MUROS T2 P10 EJE 12 AL 15 J-F-M=29,9,32,17,18,28 EJE 3 J-F M=9a-29a-32 | 2026-03-03 | 3/10/2026 12:00:00 AM | 7 | 21 | 19.1 | 91 | MURO | 19.733 | 3 | 90.952
B-19322 VIALE 26 | 209.55 | 3000 PSI | MUROS T2 P10 EJE 12 AL 15 J-F-M=29,9,32,17,18,28 EJE 3 J-F M=9a-29a-32 | 2026-03-03 | 3/10/2026 12:00:00 AM | 7 | 21 | 19.7 | 94 | MURO | 19.733 | 3 | 93.81
B-19322 VIALE 26 | 209.55 | 3000 PSI | MUROS T2 P10 EJE 12 AL 15 J-F-M=29,9,32,17,18,28 EJE 3 J-F M=9a-29a-32 | 2026-03-03 | 3/10/2026 12:00:00 AM | 7 | 21 | 20.4 | 97 | MURO | 19.733 | 3 | 97.143
B-19322 VIALE 26 | 228.6 | 3000 PSI | MUROS T1 PISO 6 EJES 9Y8 ENTRE AyJ M=2,24,9,22 | 2026-03-04 | 3/11/2026 12:00:00 AM | 7 | 21 | 20.2 | 96 | MURO | 19.833 | 3 | 96.19
B-19322 VIALE 26 | 228.6 | 3000 PSI | MUROS T1 PISO 6 EJES 9Y8 ENTRE AyJ M=2,24,9,22 | 2026-03-04 | 3/11/2026 12:00:00 AM | 7 | 21 | 19.7 | 94 | MURO | 19.833 | 3 | 93.81
B-19322 VIALE 26 | 228.6 | 3000 PSI | MUROS T1 PISO 6 EJES 9Y8 ENTRE AyJ M=2,24,9,22 | 2026-03-04 | 3/11/2026 12:00:00 AM | 7 | 21 | 19.6 | 94 | MURO | 19.833 | 3 | 93.333
B-19322 VIALE 26 | 177.8 | 3000 PSI | PLACA T2 P10 EJES 5 AL 7 ENTRE A Y J | 2026-03-04 | 3/11/2026 12:00:00 AM | 7 | 21 | 20.8 | 99 | PLACA | 21.5 | 3 | 99.048
B-19322 VIALE 26 | 177.8 | 3000 PSI | PLACA T2 P10 EJES 5 AL 7 ENTRE A Y J | 2026-03-04 | 3/11/2026 12:00:00 AM | 7 | 21 | 21.3 | 101 | PLACA | 21.5 | 3 | 101.429
B-19322 VIALE 26 | 177.8 | 3000 PSI | PLACA T2 P10 EJES 5 AL 7 ENTRE A Y J | 2026-03-04 | 3/11/2026 12:00:00 AM | 7 | 21 | 22.4 | 107 | PLACA | 21.5 | 3 | 106.667
B-19322 VIALE 26 | 228.6 | 3000 PSI | MUROS T2 P10 EJES 12 AL 15 ENTRE A Y J M=34,35,36,38,39,40 | 2026-03-04 | 3/11/2026 12:00:00 AM | 7 | 21 | 20.9 | 100 | MURO | 20.367 | 3 | 99.524
B-19322 VIALE 26 | 228.6 | 3000 PSI | MUROS T2 P10 EJES 12 AL 15 ENTRE A Y J M=34,35,36,38,39,40 | 2026-03-04 | 3/11/2026 12:00:00 AM | 7 | 21 | 20.1 | 95 | MURO | 20.367 | 3 | 95.714
B-19322 VIALE 26 | 228.6 | 3000 PSI | MUROS T2 P10 EJES 12 AL 15 ENTRE A Y J M=34,35,36,38,39,40 | 2026-03-04 | 3/11/2026 12:00:00 AM | 7 | 21 | 20.1 | 96 | MURO | 20.367 | 3 | 95.714
B-19322 VIALE 26 | 158.75 | 3000 PSI | PLACA T1 P7 EJES 15 AL 12 ENTREA AYJ | 2026-03-05 | 3/12/2026 12:00:00 AM | 7 | 21 | 18.4 | 88 | PLACA | 18.933 | 3 | 87.619
B-19322 VIALE 26 | 158.75 | 3000 PSI | PLACA T1 P7 EJES 15 AL 12 ENTREA AYJ | 2026-03-05 | 3/12/2026 12:00:00 AM | 7 | 21 | 18.6 | 89 | PLACA | 18.933 | 3 | 88.571
B-19322 VIALE 26 | 158.75 | 3000 PSI | PLACA T1 P7 EJES 15 AL 12 ENTREA AYJ | 2026-03-05 | 3/12/2026 12:00:00 AM | 7 | 21 | 19.8 | 94 | PLACA | 18.933 | 3 | 94.286
B-19322 VIALE 26 | 241.3 | 3000 PSI | MUROS T1 P6 EJES 06 Y 07 ENTRE AYJ M=22,23,24,9,13,2,5 | 2026-03-05 | 3/12/2026 12:00:00 AM | 7 | 21 | 18.6 | 88 | MURO | 18.1 | 3 | 88.571
B-19322 VIALE 26 | 241.3 | 3000 PSI | MUROS T1 P6 EJES 06 Y 07 ENTRE AYJ M=22,23,24,9,13,2,5 | 2026-03-05 | 3/12/2026 12:00:00 AM | 7 | 21 | 18.2 | 87 | MURO | 18.1 | 3 | 86.667
B-19322 VIALE 26 | 241.3 | 3000 PSI | MUROS T1 P6 EJES 06 Y 07 ENTRE AYJ M=22,23,24,9,13,2,5 | 2026-03-05 | 3/12/2026 12:00:00 AM | 7 | 21 | 17.5 | 83 | MURO | 18.1 | 3 | 83.333
B-19322 VIALE 26 | 152.4 | 3000 PSI | PLACA T2 P10 EJES 5 AL 3 ENTRE A YJ | 2026-03-05 | 3/12/2026 12:00:00 AM | 7 | 21 | 22.4 | 106 | PLACA | 21.833 | 3 | 106.667
B-19322 VIALE 26 | 152.4 | 3000 PSI | PLACA T2 P10 EJES 5 AL 3 ENTRE A YJ | 2026-03-05 | 3/12/2026 12:00:00 AM | 7 | 21 | 22.3 | 106 | PLACA | 21.833 | 3 | 106.19
B-19322 VIALE 26 | 152.4 | 3000 PSI | PLACA T2 P10 EJES 5 AL 3 ENTRE A YJ | 2026-03-05 | 3/12/2026 12:00:00 AM | 7 | 21 | 20.8 | 99 | PLACA | 21.833 | 3 | 99.048
B-19322 VIALE 26 | 203.2 | 3000 PSI | MUROS T2 P10 EJES 10 Y 11 ENTRE A Y J M=29,932 | 2026-03-05 | 3/12/2026 12:00:00 AM | 7 | 21 | 20.3 | 97 | MURO | 20.033 | 3 | 96.667
B-19322 VIALE 26 | 203.2 | 3000 PSI | MUROS T2 P10 EJES 10 Y 11 ENTRE A Y J M=29,932 | 2026-03-05 | 3/12/2026 12:00:00 AM | 7 | 21 | 19.5 | 93 | MURO | 20.033 | 3 | 92.857
B-19322 VIALE 26 | 203.2 | 3000 PSI | MUROS T2 P10 EJES 10 Y 11 ENTRE A Y J M=29,932 | 2026-03-05 | 3/12/2026 12:00:00 AM | 7 | 21 | 20.3 | 97 | MURO | 20.033 | 3 | 96.667
B-19322 VIALE 26 | 152.4 | 3000 PSI | PLACA T1 PISO 7 EJES 8-10 ENTRE AyJ | 2026-03-07 | 3/14/2026 12:00:00 AM | 7 | 21 | 29.9 | 142 | PLACA | 30.233 | 3 | 142.381
B-19322 VIALE 26 | 152.4 | 3000 PSI | PLACA T1 PISO 7 EJES 8-10 ENTRE AyJ | 2026-03-07 | 3/14/2026 12:00:00 AM | 7 | 21 | 30.6 | 146 | PLACA | 30.233 | 3 | 145.714
B-19322 VIALE 26 | 152.4 | 3000 PSI | PLACA T1 PISO 7 EJES 8-10 ENTRE AyJ | 2026-03-07 | 3/14/2026 12:00:00 AM | 7 | 21 | 30.2 | 144 | PLACA | 30.233 | 3 | 143.81
B-19322 VIALE 26 | 203.2 | 3000 PSI | MUROS T2 P10 EJES 4-5 ENTRE A Y J M=2,31,14 | 2026-03-07 | 3/14/2026 12:00:00 AM | 7 | 21 | 30.6 | 146 | MURO | 29.933 | 3 | 145.714
B-19322 VIALE 26 | 203.2 | 3000 PSI | MUROS T2 P10 EJES 4-5 ENTRE A Y J M=2,31,14 | 2026-03-07 | 3/14/2026 12:00:00 AM | 7 | 21 | 29.8 | 142 | MURO | 29.933 | 3 | 141.905
B-19322 VIALE 26 | 203.2 | 3000 PSI | MUROS T2 P10 EJES 4-5 ENTRE A Y J M=2,31,14 | 2026-03-07 | 3/14/2026 12:00:00 AM | 7 | 21 | 29.4 | 140 | MURO | 29.933 | 3 | 140
B-19322 VIALE 26 | 152.4 | 3000 PSI | PLACA T1 PISO 7 EJES 10 AL 12 ENTRE AYJ | 2026-03-06 | 3/13/2026 12:00:00 AM | 7 | 21 | 27.3 | 130 | PLACA | 25.633 | 3 | 130
B-19322 VIALE 26 | 152.4 | 3000 PSI | PLACA T1 PISO 7 EJES 10 AL 12 ENTRE AYJ | 2026-03-06 | 3/13/2026 12:00:00 AM | 7 | 21 | 28.3 | 135 | PLACA | 25.633 | 3 | 134.762
B-19322 VIALE 26 | 152.4 | 3000 PSI | PLACA T1 PISO 7 EJES 10 AL 12 ENTRE AYJ | 2026-03-06 | 3/13/2026 12:00:00 AM | 7 | 21 | 21.3 | 102 | PLACA | 25.633 | 3 | 101.429
B-19322 VIALE 26 | 177.8 | 3000 PSI | MUROS T1 P6 EJES 4-5 ENTRE JYG M=2,23,24,22,13 | 2026-03-06 | 3/13/2026 12:00:00 AM | 7 | 21 | 30 | 143 | MURO | 29.833 | 3 | 142.857
B-19322 VIALE 26 | 177.8 | 3000 PSI | MUROS T1 P6 EJES 4-5 ENTRE JYG M=2,23,24,22,13 | 2026-03-06 | 3/13/2026 12:00:00 AM | 7 | 21 | 30.6 | 146 | MURO | 29.833 | 3 | 145.714
B-19322 VIALE 26 | 177.8 | 3000 PSI | MUROS T1 P6 EJES 4-5 ENTRE JYG M=2,23,24,22,13 | 2026-03-06 | 3/13/2026 12:00:00 AM | 7 | 21 | 28.9 | 137 | MURO | 29.833 | 3 | 137.619
B-19322 VIALE 26 | 184.15 | 3000 PSI | MUROS T2 P10 EJES 6 AL 7 ENTRE A Y J M=2,31,14 | 2026-03-06 | 3/13/2026 12:00:00 AM | 7 | 21 | 28.8 | 137 | MURO | 28.067 | 3 | 137.143
B-19322 VIALE 26 | 184.15 | 3000 PSI | MUROS T2 P10 EJES 6 AL 7 ENTRE A Y J M=2,31,14 | 2026-03-06 | 3/13/2026 12:00:00 AM | 7 | 21 | 27.4 | 131 | MURO | 28.067 | 3 | 130.476
B-19322 VIALE 26 | 184.15 | 3000 PSI | MUROS T2 P10 EJES 6 AL 7 ENTRE A Y J M=2,31,14 | 2026-03-06 | 3/13/2026 12:00:00 AM | 7 | 21 | 28 | 133 | MURO | 28.067 | 3 | 133.333
B-19322 VIALE 26 | 152.4 | 3000 PSI | PLACA T2 PISO 10 EJES 1 AL 3 ENTRE A Y J | 2026-03-06 | 3/13/2026 12:00:00 AM | 7 | 21 | 20.3 | 96 | PLACA | 19.533 | 3 | 96.667
B-19322 VIALE 26 | 152.4 | 3000 PSI | PLACA T2 PISO 10 EJES 1 AL 3 ENTRE A Y J | 2026-03-06 | 3/13/2026 12:00:00 AM | 7 | 21 | 18.8 | 90 | PLACA | 19.533 | 3 | 89.524
B-19322 VIALE 26 | 152.4 | 3000 PSI | PLACA T2 PISO 10 EJES 1 AL 3 ENTRE A Y J | 2026-03-06 | 3/13/2026 12:00:00 AM | 7 | 21 | 19.5 | 93 | PLACA | 19.533 | 3 | 92.857
B-19322 VIALE 26 | 133.35 | 3000 PSI | PLACA T2 PISO 11 EJES 12 AL 15 ENTRE A Y J ESCALERA 8 AL 9 | 2026-03-09 | 3/16/2026 12:00:00 AM | 7 | 21 | 31.5 | 150 | PLACA | 28.933 | 3 | 150
B-19322 VIALE 26 | 133.35 | 3000 PSI | PLACA T2 PISO 11 EJES 12 AL 15 ENTRE A Y J ESCALERA 8 AL 9 | 2026-03-09 | 3/16/2026 12:00:00 AM | 7 | 21 | 23.7 | 113 | PLACA | 28.933 | 3 | 112.857
B-19322 VIALE 26 | 133.35 | 3000 PSI | PLACA T2 PISO 11 EJES 12 AL 15 ENTRE A Y J ESCALERA 8 AL 9 | 2026-03-09 | 3/16/2026 12:00:00 AM | 7 | 21 | 31.6 | 150 | PLACA | 28.933 | 3 | 150.476
B-19322 VIALE 26 | 203.2 | 300 PSI | MUROS T2 P10 EJE 3 A Y J M=32,9A,29A EJE 5 A Y D M=32,29,9 | 2026-03-09 | 3/16/2026 12:00:00 AM | 7 | 21 | 32.3 | 154 | MURO | 33.2 | 3 | 153.81
B-19322 VIALE 26 | 203.2 | 300 PSI | MUROS T2 P10 EJE 3 A Y J M=32,9A,29A EJE 5 A Y D M=32,29,9 | 2026-03-09 | 3/16/2026 12:00:00 AM | 7 | 21 | 34.2 | 163 | MURO | 33.2 | 3 | 162.857
B-19322 VIALE 26 | 203.2 | 300 PSI | MUROS T2 P10 EJE 3 A Y J M=32,9A,29A EJE 5 A Y D M=32,29,9 | 2026-03-09 | 3/16/2026 12:00:00 AM | 7 | 21 | 33.1 | 158 | MURO | 33.2 | 3 | 157.619
B-19322 VIALE 26 | 133.35 | 3000 PSI | PLACA P7 T1 EJES 06 Y 08 ENTRE A-J | 2026-03-09 | 3/16/2026 12:00:00 AM | 7 | 21 | 30.2 | 144 | PLACA | 24.6 | 3 | 143.81
B-19322 VIALE 26 | 133.35 | 3000 PSI | PLACA P7 T1 EJES 06 Y 08 ENTRE A-J | 2026-03-09 | 3/16/2026 12:00:00 AM | 7 | 21 | 27.2 | 130 | PLACA | 24.6 | 3 | 129.524
B-19322 VIALE 26 | 133.35 | 3000 PSI | PLACA P7 T1 EJES 06 Y 08 ENTRE A-J | 2026-03-09 | 3/16/2026 12:00:00 AM | 7 | 21 | 16.4 | 78 | PLACA | 24.6 | 3 | 78.095
B-19322 VIALE 26 | 215.9 | 3000 PSI | MUROS T2 P6 EJE 3 -GyJ M=23,21,8 EJE 1-2 AyJ M=1,18,19 | 2026-03-09 | 3/16/2026 12:00:00 AM | 7 | 21 | 21 | 100 | MURO | 23.133 | 3 | 100
B-19322 VIALE 26 | 215.9 | 3000 PSI | MUROS T2 P6 EJE 3 -GyJ M=23,21,8 EJE 1-2 AyJ M=1,18,19 | 2026-03-09 | 3/16/2026 12:00:00 AM | 7 | 21 | 22.4 | 107 | MURO | 23.133 | 3 | 106.667
B-19322 VIALE 26 | 215.9 | 3000 PSI | MUROS T2 P6 EJE 3 -GyJ M=23,21,8 EJE 1-2 AyJ M=1,18,19 | 2026-03-09 | 3/16/2026 12:00:00 AM | 7 | 21 | 26 | 124 | MURO | 23.133 | 3 | 123.81
B-19322 VIALE 26 | 203.2 | 3000 PSI | MUROS T2 P10 EJES 1 AL 2 ENTRE A Y J M=15,19,22,23,24,25 | 2026-03-10 | 3/17/2026 12:00:00 AM | 7 | 21 | 24.6 | 117 | MURO | 24.533 | 3 | 117.143
B-19322 VIALE 26 | 203.2 | 3000 PSI | MUROS T2 P10 EJES 1 AL 2 ENTRE A Y J M=15,19,22,23,24,25 | 2026-03-10 | 3/17/2026 12:00:00 AM | 7 | 21 | 25.4 | 121 | MURO | 24.533 | 3 | 120.952
B-19322 VIALE 26 | 203.2 | 3000 PSI | MUROS T2 P10 EJES 1 AL 2 ENTRE A Y J M=15,19,22,23,24,25 | 2026-03-10 | 3/17/2026 12:00:00 AM | 7 | 21 | 23.6 | 112 | MURO | 24.533 | 3 | 112.381
B-19322 VIALE 26 | 177.8 | 3000 PSI | PLACA T2 PISO 11 EJES 9 AL 11 ENTRE A Y J | 2026-03-10 | 3/17/2026 12:00:00 AM | 7 | 21 | 29.8 | 142 | PLACA | 28.667 | 3 | 141.905
B-19322 VIALE 26 | 177.8 | 3000 PSI | PLACA T2 PISO 11 EJES 9 AL 11 ENTRE A Y J | 2026-03-10 | 3/17/2026 12:00:00 AM | 7 | 21 | 27.4 | 130 | PLACA | 28.667 | 3 | 130.476
B-19322 VIALE 26 | 177.8 | 3000 PSI | PLACA T2 PISO 11 EJES 9 AL 11 ENTRE A Y J | 2026-03-10 | 3/17/2026 12:00:00 AM | 7 | 21 | 28.8 | 137 | PLACA | 28.667 | 3 | 137.143
B-19322 VIALE 26 | 152.4 | 300 PSI | PLACA T1 PISO 7 EJE 4 AL 6 ENTRE A-J | 2026-03-11 | 3/18/2026 12:00:00 AM | 7 | 21 | 30.6 | 146 | PLACA | 30.033 | 3 | 145.714
B-19322 VIALE 26 | 152.4 | 300 PSI | PLACA T1 PISO 7 EJE 4 AL 6 ENTRE A-J | 2026-03-11 | 3/18/2026 12:00:00 AM | 7 | 21 | 28.6 | 136 | PLACA | 30.033 | 3 | 136.19
B-19322 VIALE 26 | 152.4 | 300 PSI | PLACA T1 PISO 7 EJE 4 AL 6 ENTRE A-J | 2026-03-11 | 3/18/2026 12:00:00 AM | 7 | 21 | 30.9 | 147 | PLACA | 30.033 | 3 | 147.143
B-19322 VIALE 26 | 203.2 | 3000 PSI | MUROS T1 P7 EJES 15 AL 12 ENTRE AyJ M=31,32,2,10,23,25 | 2026-03-11 | 3/18/2026 12:00:00 AM | 7 | 21 | 23.6 | 112 | MURO | 23.2 | 3 | 112.381
B-19322 VIALE 26 | 203.2 | 3000 PSI | MUROS T1 P7 EJES 15 AL 12 ENTRE AyJ M=31,32,2,10,23,25 | 2026-03-11 | 3/18/2026 12:00:00 AM | 7 | 21 | 23.3 | 111 | MURO | 23.2 | 3 | 110.952
B-19322 VIALE 26 | 203.2 | 3000 PSI | MUROS T1 P7 EJES 15 AL 12 ENTRE AyJ M=31,32,2,10,23,25 | 2026-03-11 | 3/18/2026 12:00:00 AM | 7 | 21 | 22.7 | 108 | MURO | 23.2 | 3 | 108.095
B-19322 VIALE 26 | 177.8 | 3000 PSI | PLACA T2 PISO 11 EJES 7 AL 9 ENTRE A Y J | 2026-03-11 | 3/18/2026 12:00:00 AM | 7 | 21 | 23.2 | 110 | PLACA | 22.967 | 3 | 110.476
B-19322 VIALE 26 | 177.8 | 3000 PSI | PLACA T2 PISO 11 EJES 7 AL 9 ENTRE A Y J | 2026-03-11 | 3/18/2026 12:00:00 AM | 7 | 21 | 23.3 | 111 | PLACA | 22.967 | 3 | 110.952
B-19322 VIALE 26 | 177.8 | 3000 PSI | PLACA T2 PISO 11 EJES 7 AL 9 ENTRE A Y J | 2026-03-11 | 3/18/2026 12:00:00 AM | 7 | 21 | 22.4 | 107 | PLACA | 22.967 | 3 | 106.667
B-19322 VIALE 26 | 152.4 | 3000 PSI | PLACA T2 PISO 11 EJES 4 AL 7 ENTRE A Y J | 2026-03-12 | 3/19/2026 12:00:00 AM | 7 | 21 | 24.6 | 117 | PLACA | 23.533 | 3 | 117.143
B-19322 VIALE 26 | 152.4 | 3000 PSI | PLACA T2 PISO 11 EJES 4 AL 7 ENTRE A Y J | 2026-03-12 | 3/19/2026 12:00:00 AM | 7 | 21 | 22.4 | 107 | PLACA | 23.533 | 3 | 106.667
B-19322 VIALE 26 | 152.4 | 3000 PSI | PLACA T2 PISO 11 EJES 4 AL 7 ENTRE A Y J | 2026-03-12 | 3/19/2026 12:00:00 AM | 7 | 21 | 23.6 | 112 | PLACA | 23.533 | 3 | 112.381
B-19322 VIALE 26 | 139.7 | 3000 PSI | PLACA T1 PISO 7 EJES C1 AL 04 ENTRE AyJ | 2026-03-12 | 3/19/2026 12:00:00 AM | 7 | 21 | 30.6 | 146 | PLACA | 27.533 | 3 | 145.714
B-19322 VIALE 26 | 139.7 | 3000 PSI | PLACA T1 PISO 7 EJES C1 AL 04 ENTRE AyJ | 2026-03-12 | 3/19/2026 12:00:00 AM | 7 | 21 | 28.7 | 137 | PLACA | 27.533 | 3 | 136.667
B-19322 VIALE 26 | 139.7 | 3000 PSI | PLACA T1 PISO 7 EJES C1 AL 04 ENTRE AyJ | 2026-03-12 | 3/19/2026 12:00:00 AM | 7 | 21 | 23.3 | 111 | PLACA | 27.533 | 3 | 110.952
B-19322 VIALE 26 | 228.6 | 3000 PSI | MUROS T1 P7 EJES 10 Y 11 ENTRE JyG | 2026-03-12 | 3/19/2026 12:00:00 AM | 7 | 21 | 22.8 | 109 | MURO | 22.333 | 3 | 108.571
B-19322 VIALE 26 | 228.6 | 3000 PSI | MUROS T1 P7 EJES 10 Y 11 ENTRE JyG | 2026-03-12 | 3/19/2026 12:00:00 AM | 7 | 21 | 21.9 | 104 | MURO | 22.333 | 3 | 104.286
B-19322 VIALE 26 | 228.6 | 3000 PSI | MUROS T1 P7 EJES 10 Y 11 ENTRE JyG | 2026-03-12 | 3/19/2026 12:00:00 AM | 7 | 21 | 22.3 | 106 | MURO | 22.333 | 3 | 106.19
B-19322 VIALE 26 | 209.55 | 3000 PSI | MUROS T2 P11 EJE 11 AL 15 ENTRE J Y F M=17,18,28,27,16,1 | 2026-03-12 | 3/19/2026 12:00:00 AM | 7 | 21 | 20.5 | 97 | MURO | 20.233 | 3 | 97.619
B-19322 VIALE 26 | 209.55 | 3000 PSI | MUROS T2 P11 EJE 11 AL 15 ENTRE J Y F M=17,18,28,27,16,1 | 2026-03-12 | 3/19/2026 12:00:00 AM | 7 | 21 | 19.9 | 95 | MURO | 20.233 | 3 | 94.762
B-19322 VIALE 26 | 209.55 | 3000 PSI | MUROS T2 P11 EJE 11 AL 15 ENTRE J Y F M=17,18,28,27,16,1 | 2026-03-12 | 3/19/2026 12:00:00 AM | 7 | 21 | 20.3 | 97 | MURO | 20.233 | 3 | 96.667
B-19322 VIALE 26 | 177.8 | 3000 PSI | PLACA T2 PISO 11 EJES 1 AL 4 ENTRE A Y J | 2026-03-13 | 3/20/2026 12:00:00 AM | 7 | 21 | 29 | 138 | PLACA | 28.467 | 3 | 138.095
B-19322 VIALE 26 | 177.8 | 3000 PSI | PLACA T2 PISO 11 EJES 1 AL 4 ENTRE A Y J | 2026-03-13 | 3/20/2026 12:00:00 AM | 7 | 21 | 28.9 | 138 | PLACA | 28.467 | 3 | 137.619
B-19322 VIALE 26 | 177.8 | 3000 PSI | PLACA T2 PISO 11 EJES 1 AL 4 ENTRE A Y J | 2026-03-13 | 3/20/2026 12:00:00 AM | 7 | 21 | 27.5 | 131 | PLACA | 28.467 | 3 | 130.952
B-19322 VIALE 26 | 228.6 | 3000 PSI | MUROS T2 P11 EJE 11 AL 15 ENTRE A Y J M=9,29,32 | 2026-03-13 | 3/20/2026 12:00:00 AM | 7 | 21 | 22.9 | 109 | MURO | 21.5 | 3 | 109.048
B-19322 VIALE 26 | 228.6 | 3000 PSI | MUROS T2 P11 EJE 11 AL 15 ENTRE A Y J M=9,29,32 | 2026-03-13 | 3/20/2026 12:00:00 AM | 7 | 21 | 21.1 | 100 | MURO | 21.5 | 3 | 100.476
B-19322 VIALE 26 | 228.6 | 3000 PSI | MUROS T2 P11 EJE 11 AL 15 ENTRE A Y J M=9,29,32 | 2026-03-13 | 3/20/2026 12:00:00 AM | 7 | 21 | 20.5 | 98 | MURO | 21.5 | 3 | 97.619
B-19322 VIALE 26 | 228.6 | 3000 PSI | MUROS T1 P7 EJES 8 Y 9 ENTRE AyJ M=2,9,22,24 | 2026-03-13 | 3/20/2026 12:00:00 AM | 7 | 21 | 24.1 | 115 | MURO | 24.133 | 3 | 114.762
B-19322 VIALE 26 | 228.6 | 3000 PSI | MUROS T1 P7 EJES 8 Y 9 ENTRE AyJ M=2,9,22,24 | 2026-03-13 | 3/20/2026 12:00:00 AM | 7 | 21 | 24.2 | 115 | MURO | 24.133 | 3 | 115.238
B-19322 VIALE 26 | 228.6 | 3000 PSI | MUROS T1 P7 EJES 8 Y 9 ENTRE AyJ M=2,9,22,24 | 2026-03-13 | 3/20/2026 12:00:00 AM | 7 | 21 | 24.1 | 115 | MURO | 24.133 | 3 | 114.762
B-19322 VIALE 26 | 139.7 | 3000 PSI | PLACA T1 P8 EJES 12 AL 15 ENTRE AyJ | 2026-03-14 | 3/21/2026 12:00:00 AM | 7 | 21 | 24.5 | 117 | PLACA | 24.733 | 3 | 116.667
B-19322 VIALE 26 | 139.7 | 3000 PSI | PLACA T1 P8 EJES 12 AL 15 ENTRE AyJ | 2026-03-14 | 3/21/2026 12:00:00 AM | 7 | 21 | 24.8 | 118 | PLACA | 24.733 | 3 | 118.095
B-19322 VIALE 26 | 139.7 | 3000 PSI | PLACA T1 P8 EJES 12 AL 15 ENTRE AyJ | 2026-03-14 | 3/21/2026 12:00:00 AM | 7 | 21 | 24.9 | 119 | PLACA | 24.733 | 3 | 118.571
B-19322 VIALE 26 | 203.2 | 3000 PSI | MUROS T2 P11 EJE 9 AL 10 | 2026-03-14 | 3/21/2026 12:00:00 AM | 7 | 21 | 19.6 | 94 | MURO | 19.633 | 3 | 93.333
B-19322 VIALE 26 | 203.2 | 3000 PSI | MUROS T2 P11 EJE 9 AL 10 | 2026-03-14 | 3/21/2026 12:00:00 AM | 7 | 21 | 19.3 | 92 | MURO | 19.633 | 3 | 91.905
B-19322 VIALE 26 | 203.2 | 3000 PSI | MUROS T2 P11 EJE 9 AL 10 | 2026-03-14 | 3/21/2026 12:00:00 AM | 7 | 21 | 20 | 95 | MURO | 19.633 | 3 | 95.238
B-19322 VIALE 26 | 228.6 | 3000 PSI | MUROS T1 P7 EJES 6-7 ENTRE JyG M=2,9,22,13,24,5 | 2026-03-14 | 3/21/2026 12:00:00 AM | 7 | 21 | 21.9 | 104 | MURO | 22.633 | 3 | 104.286
B-19322 VIALE 26 | 228.6 | 3000 PSI | MUROS T1 P7 EJES 6-7 ENTRE JyG M=2,9,22,13,24,5 | 2026-03-14 | 3/21/2026 12:00:00 AM | 7 | 21 | 23.8 | 114 | MURO | 22.633 | 3 | 113.333
B-19322 VIALE 26 | 228.6 | 3000 PSI | MUROS T1 P7 EJES 6-7 ENTRE JyG M=2,9,22,13,24,5 | 2026-03-14 | 3/21/2026 12:00:00 AM | 7 | 21 | 22.2 | 106 | MURO | 22.633 | 3 | 105.714
B-19322 VIALE 26 | 127 | 3000 PSI | PLACA T1 PISO8 EJES 10 AL 12 ENTRE AYJ | 2026-03-16 | 3/23/2026 12:00:00 AM | 7 | 21 | 23.3 | 111 | PLACA | 22.033 | 3 | 110.952
B-19322 VIALE 26 | 127 | 3000 PSI | PLACA T1 PISO8 EJES 10 AL 12 ENTRE AYJ | 2026-03-16 | 3/23/2026 12:00:00 AM | 7 | 21 | 21.3 | 101 | PLACA | 22.033 | 3 | 101.429
B-19322 VIALE 26 | 127 | 3000 PSI | PLACA T1 PISO8 EJES 10 AL 12 ENTRE AYJ | 2026-03-16 | 3/23/2026 12:00:00 AM | 7 | 21 | 21.5 | 102 | PLACA | 22.033 | 3 | 102.381
B-19322 VIALE 26 | 203.2 | 3000 PSI | MURO T1 P7 EJE 4Y5 ENTRE JYG M=2,9,13,22,23,24 | 2026-03-16 | 3/23/2026 12:00:00 AM | 7 | 21 | 23.8 | 113 | MURO | 23.033 | 3 | 113.333
B-19322 VIALE 26 | 203.2 | 3000 PSI | MURO T1 P7 EJE 4Y5 ENTRE JYG M=2,9,13,22,23,24 | 2026-03-16 | 3/23/2026 12:00:00 AM | 7 | 21 | 22.9 | 109 | MURO | 23.033 | 3 | 109.048
B-19322 VIALE 26 | 203.2 | 3000 PSI | MURO T1 P7 EJE 4Y5 ENTRE JYG M=2,9,13,22,23,24 | 2026-03-16 | 3/23/2026 12:00:00 AM | 7 | 21 | 22.4 | 107 | MURO | 23.033 | 3 | 106.667
B-19322 VIALE 26 | 177.8 | 3000 PSI | PLACA T2 P12 EJE 12 AL 15 ENTRE AYJ | 2026-03-16 | 3/23/2026 12:00:00 AM | 7 | 21 | 21.6 | 103 | PLACA | 20.733 | 3 | 102.857
B-19322 VIALE 26 | 177.8 | 3000 PSI | PLACA T2 P12 EJE 12 AL 15 ENTRE AYJ | 2026-03-16 | 3/23/2026 12:00:00 AM | 7 | 21 | 21 | 100 | PLACA | 20.733 | 3 | 100
B-19322 VIALE 26 | 177.8 | 3000 PSI | PLACA T2 P12 EJE 12 AL 15 ENTRE AYJ | 2026-03-16 | 3/23/2026 12:00:00 AM | 7 | 21 | 19.6 | 93 | PLACA | 20.733 | 3 | 93.333
B-19322 VIALE 26 | 203.2 | 3000 PSI | MUROS T2 P11 EJES 6 AL 7 ENTRE AYJ M=2,31,14 | 2026-03-16 | 3/23/2026 12:00:00 AM | 7 | 21 | 21 | 100 | MURO | 20.867 | 3 | 100
B-19322 VIALE 26 | 203.2 | 3000 PSI | MUROS T2 P11 EJES 6 AL 7 ENTRE AYJ M=2,31,14 | 2026-03-16 | 3/23/2026 12:00:00 AM | 7 | 21 | 20 | 95 | MURO | 20.867 | 3 | 95.238
B-19322 VIALE 26 | 203.2 | 3000 PSI | MUROS T2 P11 EJES 6 AL 7 ENTRE AYJ M=2,31,14 | 2026-03-16 | 3/23/2026 12:00:00 AM | 7 | 21 | 21.6 | 103 | MURO | 20.867 | 3 | 102.857
B-19322 VIALE 26 | 165.1 | 3000 PSI | PLACA T1 PISO 8 EJES 8 AL 10 ENTRE AYJ | 2026-03-17 | 3/24/2026 12:00:00 AM | 7 | 21 | 21.6 | 103 | PLACA | 22.433 | 3 | 102.857
B-19322 VIALE 26 | 165.1 | 3000 PSI | PLACA T1 PISO 8 EJES 8 AL 10 ENTRE AYJ | 2026-03-17 | 3/24/2026 12:00:00 AM | 7 | 21 | 23.7 | 113 | PLACA | 22.433 | 3 | 112.857
B-19322 VIALE 26 | 165.1 | 3000 PSI | PLACA T1 PISO 8 EJES 8 AL 10 ENTRE AYJ | 2026-03-17 | 3/24/2026 12:00:00 AM | 7 | 21 | 22 | 105 | PLACA | 22.433 | 3 | 104.762
B-19322 VIALE 26 | 203.2 | 3000 PSI | MUROS T1 P7 EJES 1-3 ENTRE JYG M= 23,1,18,11,15,1,2 | 2026-03-17 | 3/24/2026 12:00:00 AM | 7 | 21 | 20.2 | 96 | MURO | 19.567 | 3 | 96.19
B-19322 VIALE 26 | 203.2 | 3000 PSI | MUROS T1 P7 EJES 1-3 ENTRE JYG M= 23,1,18,11,15,1,2 | 2026-03-17 | 3/24/2026 12:00:00 AM | 7 | 21 | 19.1 | 91 | MURO | 19.567 | 3 | 90.952
B-19322 VIALE 26 | 203.2 | 3000 PSI | MUROS T1 P7 EJES 1-3 ENTRE JYG M= 23,1,18,11,15,1,2 | 2026-03-17 | 3/24/2026 12:00:00 AM | 7 | 21 | 19.4 | 92 | MURO | 19.567 | 3 | 92.381
B-19322 VIALE 26 | 177.8 | 3000 PSI | PLACA T2 PISO 12 EJES 10 AL 12 ENTRE AYJ | 2026-03-17 | 3/24/2026 12:00:00 AM | 7 | 21 | 20.8 | 99 | PLACA | 20.967 | 3 | 99.048
B-19322 VIALE 26 | 177.8 | 3000 PSI | PLACA T2 PISO 12 EJES 10 AL 12 ENTRE AYJ | 2026-03-17 | 3/24/2026 12:00:00 AM | 7 | 21 | 21 | 100 | PLACA | 20.967 | 3 | 100
B-19322 VIALE 26 | 177.8 | 3000 PSI | PLACA T2 PISO 12 EJES 10 AL 12 ENTRE AYJ | 2026-03-17 | 3/24/2026 12:00:00 AM | 7 | 21 | 21.1 | 100 | PLACA | 20.967 | 3 | 100.476
B-19322 VIALE 26 | 203.2 | 3000 PSI | MUROS P11 T2 EJE 1AL5 ENTRE AYJ M=2,31,14 | 2026-03-17 | 3/24/2026 12:00:00 AM | 7 | 21 | 23 | 109 | MURO | 22.567 | 3 | 109.524
B-19322 VIALE 26 | 203.2 | 3000 PSI | MUROS P11 T2 EJE 1AL5 ENTRE AYJ M=2,31,14 | 2026-03-17 | 3/24/2026 12:00:00 AM | 7 | 21 | 22.7 | 108 | MURO | 22.567 | 3 | 108.095
B-19322 VIALE 26 | 203.2 | 3000 PSI | MUROS P11 T2 EJE 1AL5 ENTRE AYJ M=2,31,14 | 2026-03-17 | 3/24/2026 12:00:00 AM | 7 | 21 | 22 | 105 | MURO | 22.567 | 3 | 104.762
B-19322 VIALE 26 | 177.8 | 3000 PSI | PLACA T1 PISO 8 EJES 6 Y 8 ENTRE AYJ | 2026-03-18 | 3/25/2026 12:00:00 AM | 7 | 21 | 22.8 | 109 | PLACA | 22.3 | 3 | 108.571
B-19322 VIALE 26 | 177.8 | 3000 PSI | PLACA T1 PISO 8 EJES 6 Y 8 ENTRE AYJ | 2026-03-18 | 3/25/2026 12:00:00 AM | 7 | 21 | 21.9 | 104 | PLACA | 22.3 | 3 | 104.286
B-19322 VIALE 26 | 177.8 | 3000 PSI | PLACA T1 PISO 8 EJES 6 Y 8 ENTRE AYJ | 2026-03-18 | 3/25/2026 12:00:00 AM | 7 | 21 | 22.2 | 106 | PLACA | 22.3 | 3 | 105.714
B-19322 VIALE 26 | 228.6 | 3000 PSI | MUROS T1 P8 EJES 12 AL 15 ENTRE JYG M=2,4,24,29,33,23,25 | 2026-03-18 | 3/25/2026 12:00:00 AM | 7 | 21 | 19.7 | 94 | MURO | 20.1 | 3 | 93.81
B-19322 VIALE 26 | 228.6 | 3000 PSI | MUROS T1 P8 EJES 12 AL 15 ENTRE JYG M=2,4,24,29,33,23,25 | 2026-03-18 | 3/25/2026 12:00:00 AM | 7 | 21 | 20.5 | 98 | MURO | 20.1 | 3 | 97.619
B-19322 VIALE 26 | 228.6 | 3000 PSI | MUROS T1 P8 EJES 12 AL 15 ENTRE JYG M=2,4,24,29,33,23,25 | 2026-03-18 | 3/25/2026 12:00:00 AM | 7 | 21 | 20.1 | 96 | MURO | 20.1 | 3 | 95.714
B-19322 VIALE 26 | 158.75 | 3000 PSI | PLACA T2 PISO12 EJE 8 AL 10 ENTRE AYJ | 2026-03-18 | 3/25/2026 12:00:00 AM | 7 | 21 | 23.6 | 112 | PLACA | 22.6 | 3 | 112.381
B-19322 VIALE 26 | 158.75 | 3000 PSI | PLACA T2 PISO12 EJE 8 AL 10 ENTRE AYJ | 2026-03-18 | 3/25/2026 12:00:00 AM | 7 | 21 | 22.3 | 106 | PLACA | 22.6 | 3 | 106.19
B-19322 VIALE 26 | 158.75 | 3000 PSI | PLACA T2 PISO12 EJE 8 AL 10 ENTRE AYJ | 2026-03-18 | 3/25/2026 12:00:00 AM | 7 | 21 | 21.9 | 104 | PLACA | 22.6 | 3 | 104.286
B-19322 VIALE 26 | 203.2 | 3000 PSI | MUROS T1 P4 EJE 1 AL 3ENTRE AYJ M=19,20,21,22,23,24,25 | 2026-03-18 | 3/25/2026 12:00:00 AM | 7 | 21 | 24.2 | 115 | MURO | 22.1 | 3 | 115.238
B-19322 VIALE 26 | 203.2 | 3000 PSI | MUROS T1 P4 EJE 1 AL 3ENTRE AYJ M=19,20,21,22,23,24,25 | 2026-03-18 | 3/25/2026 12:00:00 AM | 7 | 21 | 19.9 | 95 | MURO | 22.1 | 3 | 94.762
B-19322 VIALE 26 | 203.2 | 3000 PSI | MUROS T1 P4 EJE 1 AL 3ENTRE AYJ M=19,20,21,22,23,24,25 | 2026-03-18 | 3/25/2026 12:00:00 AM | 7 | 21 | 22.2 | 106 | MURO | 22.1 | 3 | 105.714
B-19322 VIALE 26 | 152.4 | 3000 PSI | PLACA T1 PISO 8 EJES 4 A 6 ENTRE AYJ | 2026-03-19 | 3/26/2026 12:00:00 AM | 7 | 21 | 22.7 | 108 | PLACA | 22.2 | 3 | 108.095
B-19322 VIALE 26 | 152.4 | 3000 PSI | PLACA T1 PISO 8 EJES 4 A 6 ENTRE AYJ | 2026-03-19 | 3/26/2026 12:00:00 AM | 7 | 21 | 21.9 | 104 | PLACA | 22.2 | 3 | 104.286
B-19322 VIALE 26 | 152.4 | 3000 PSI | PLACA T1 PISO 8 EJES 4 A 6 ENTRE AYJ | 2026-03-19 | 3/26/2026 12:00:00 AM | 7 | 21 | 22 | 105 | PLACA | 22.2 | 3 | 104.762
B-19322 VIALE 26 | 228.6 | 3000 PSI | MUROS T1 P8 EJES 14-10 ENTRE | 2026-03-19 | 3/26/2026 12:00:00 AM | 7 | 21 | 22.8 | 108 | MURO | 22.5 | 3 | 108.571
B-19322 VIALE 26 | 228.6 | 3000 PSI | MUROS T1 P8 EJES 14-10 ENTRE | 2026-03-19 | 3/26/2026 12:00:00 AM | 7 | 21 | 22.6 | 108 | MURO | 22.5 | 3 | 107.619
B-19322 VIALE 26 | 228.6 | 3000 PSI | MUROS T1 P8 EJES 14-10 ENTRE | 2026-03-19 | 3/26/2026 12:00:00 AM | 7 | 21 | 22.1 | 105 | MURO | 22.5 | 3 | 105.238
B-19322 VIALE 26 | 228.6 | 3000 PSI | MUROS T2 P12 EJES 12 AL 15 ENTRE JYF M=29,9,32 | 2026-03-19 | 3/26/2026 12:00:00 AM | 7 | 21 | 22.8 | 108 | MURO | 22.667 | 3 | 108.571
B-19322 VIALE 26 | 228.6 | 3000 PSI | MUROS T2 P12 EJES 12 AL 15 ENTRE JYF M=29,9,32 | 2026-03-19 | 3/26/2026 12:00:00 AM | 7 | 21 | 22.1 | 105 | MURO | 22.667 | 3 | 105.238
B-19322 VIALE 26 | 228.6 | 3000 PSI | MUROS T2 P12 EJES 12 AL 15 ENTRE JYF M=29,9,32 | 2026-03-19 | 3/26/2026 12:00:00 AM | 7 | 21 | 23.1 | 110 | MURO | 22.667 | 3 | 110
B-19322 VIALE 26 | 152.4 | 3000 PSI | PLACA T2 PISO 12 EJES 8 AL 10 ENTRE AYJ | 2026-03-20 | 3/27/2026 12:00:00 AM | 7 | 21 | 22.2 | 106 | PLACA | 21.7 | 3 | 105.714
B-19322 VIALE 26 | 152.4 | 3000 PSI | PLACA T2 PISO 12 EJES 8 AL 10 ENTRE AYJ | 2026-03-20 | 3/27/2026 12:00:00 AM | 7 | 21 | 21.5 | 102 | PLACA | 21.7 | 3 | 102.381
B-19322 VIALE 26 | 152.4 | 3000 PSI | PLACA T2 PISO 12 EJES 8 AL 10 ENTRE AYJ | 2026-03-20 | 3/27/2026 12:00:00 AM | 7 | 21 | 21.4 | 102 | PLACA | 21.7 | 3 | 101.905
B-19322 VIALE 26 | 177.8 | 3000 PSI | PLACA T2 P12 EJES A AL 6 ENTRE AYJ | 2026-03-20 | 3/27/2026 12:00:00 AM | 7 | 21 | 20 | 95 | PLACA | 19.6 | 3 | 95.238
B-19322 VIALE 26 | 177.8 | 3000 PSI | PLACA T2 P12 EJES A AL 6 ENTRE AYJ | 2026-03-20 | 3/27/2026 12:00:00 AM | 7 | 21 | 19.1 | 91 | PLACA | 19.6 | 3 | 90.952
B-19322 VIALE 26 | 177.8 | 3000 PSI | PLACA T2 P12 EJES A AL 6 ENTRE AYJ | 2026-03-20 | 3/27/2026 12:00:00 AM | 7 | 21 | 19.7 | 94 | PLACA | 19.6 | 3 | 93.81
B-19322 VIALE 26 | 203.2 | 3000 PSI | MUROS T1 P8 EJES 1O Y11 ENTRE JYG M=2,25,23,9,22,8,9 | 2026-03-20 | 3/27/2026 12:00:00 AM | 7 | 21 | 21.4 | 102 | MURO | 21.5 | 3 | 101.905
B-19322 VIALE 26 | 203.2 | 3000 PSI | MUROS T1 P8 EJES 1O Y11 ENTRE JYG M=2,25,23,9,22,8,9 | 2026-03-20 | 3/27/2026 12:00:00 AM | 7 | 21 | 21.5 | 102 | MURO | 21.5 | 3 | 102.381
B-19322 VIALE 26 | 203.2 | 3000 PSI | MUROS T1 P8 EJES 1O Y11 ENTRE JYG M=2,25,23,9,22,8,9 | 2026-03-20 | 3/27/2026 12:00:00 AM | 7 | 21 | 21.6 | 103 | MURO | 21.5 | 3 | 102.857
B-19322 VIALE 26 | 177.8 | 3000 PSI | PLACA T1 PISO 8 EJES 1Y4 ENTRE AYJ | 2026-03-20 | 3/27/2026 12:00:00 AM | 7 | 21 | 21.9 | 104 | PLACA | 21.033 | 3 | 104.286
B-19322 VIALE 26 | 177.8 | 3000 PSI | PLACA T1 PISO 8 EJES 1Y4 ENTRE AYJ | 2026-03-20 | 3/27/2026 12:00:00 AM | 7 | 21 | 20.7 | 99 | PLACA | 21.033 | 3 | 98.571
B-19322 VIALE 26 | 177.8 | 3000 PSI | PLACA T1 PISO 8 EJES 1Y4 ENTRE AYJ | 2026-03-20 | 3/27/2026 12:00:00 AM | 7 | 21 | 20.5 | 98 | PLACA | 21.033 | 3 | 97.619
B-19322 VIALE 26 | 177.8 | 3000 PSI | TAPA TANQUE RCI | 2026-03-21 | 3/28/2026 12:00:00 AM | 7 | 21 | 17.7 | 84 |  | 17.1 | 3 | 84.286
B-19322 VIALE 26 | 177.8 | 3000 PSI | TAPA TANQUE RCI | 2026-03-21 | 3/28/2026 12:00:00 AM | 7 | 21 | 17 | 81 |  | 17.1 | 3 | 80.952
B-19322 VIALE 26 | 177.8 | 3000 PSI | TAPA TANQUE RCI | 2026-03-21 | 3/28/2026 12:00:00 AM | 7 | 21 | 16.6 | 79 |  | 17.1 | 3 | 79.048
B-19322 VIALE 26 | 152.4 | 3000 PSI | CICLOPEDO DE ZAPATAS | 2026-03-21 | 3/28/2026 12:00:00 AM | 7 | 21 | 14.3 | 68 |  | 14.333 | 3 | 68.095
B-19322 VIALE 26 | 152.4 | 3000 PSI | CICLOPEDO DE ZAPATAS | 2026-03-21 | 3/28/2026 12:00:00 AM | 7 | 21 | 14.7 | 70 |  | 14.333 | 3 | 70
B-19322 VIALE 26 | 152.4 | 3000 PSI | CICLOPEDO DE ZAPATAS | 2026-03-21 | 3/28/2026 12:00:00 AM | 7 | 21 | 14 | 67 |  | 14.333 | 3 | 66.667
B-19322 VIALE 26 | 203.2 | 3000 PSI | MUROS T2 P12 EJES 10 Y 11 ENTRE AYJ | 2026-03-21 | 3/28/2026 12:00:00 AM | 7 | 21 | 21.8 | 104 | MURO | 21.633 | 3 | 103.81
B-19322 VIALE 26 | 203.2 | 3000 PSI | MUROS T2 P12 EJES 10 Y 11 ENTRE AYJ | 2026-03-21 | 3/28/2026 12:00:00 AM | 7 | 21 | 22 | 105 | MURO | 21.633 | 3 | 104.762
B-19322 VIALE 26 | 203.2 | 3000 PSI | MUROS T2 P12 EJES 10 Y 11 ENTRE AYJ | 2026-03-21 | 3/28/2026 12:00:00 AM | 7 | 21 | 21.1 | 100 | MURO | 21.633 | 3 | 100.476
B-19322 VIALE 26 | 228.6 | 3000 PSI | MUROS T1 P8 EJES 7,8,9 ENTRE IYG M=2,9,22,23,24 | 2026-03-24 | 3/31/2026 12:00:00 AM | 7 | 21 | 21.8 | 104 | MURO | 20.633 | 3 | 103.81
B-19322 VIALE 26 | 228.6 | 3000 PSI | MUROS T1 P8 EJES 7,8,9 ENTRE IYG M=2,9,22,23,24 | 2026-03-24 | 3/31/2026 12:00:00 AM | 7 | 21 | 19.6 | 94 | MURO | 20.633 | 3 | 93.333
B-19322 VIALE 26 | 228.6 | 3000 PSI | MUROS T1 P8 EJES 7,8,9 ENTRE IYG M=2,9,22,23,24 | 2026-03-24 | 3/31/2026 12:00:00 AM | 7 | 21 | 20.5 | 98 | MURO | 20.633 | 3 | 97.619
B-19322 VIALE 26 | 203.2 | 3000 PSI | MUROS T2 P12 EJE 7 ENTRE AYD M=9,29,32 EJE 8 ENTRE AYD M=2,31,14 | 2026-03-24 | 3/31/2026 12:00:00 AM | 7 | 21 | 23.8 | 113 | MURO | 22.933 | 3 | 113.333
B-19322 VIALE 26 | 203.2 | 3000 PSI | MUROS T2 P12 EJE 7 ENTRE AYD M=9,29,32 EJE 8 ENTRE AYD M=2,31,14 | 2026-03-24 | 3/31/2026 12:00:00 AM | 7 | 21 | 23 | 109 | MURO | 22.933 | 3 | 109.524
B-19322 VIALE 26 | 203.2 | 3000 PSI | MUROS T2 P12 EJE 7 ENTRE AYD M=9,29,32 EJE 8 ENTRE AYD M=2,31,14 | 2026-03-24 | 3/31/2026 12:00:00 AM | 7 | 21 | 22 | 105 | MURO | 22.933 | 3 | 104.762
B-19322 VIALE 26 | 184.15 | 3000 PSI | PLACA T2 PISO 12 EJES 1 AL 4 ENTRE AYJ | 2026-03-24 | 3/31/2026 12:00:00 AM | 7 | 21 | 21.3 | 102 | PLACA | 21.367 | 3 | 101.429
B-19322 VIALE 26 | 184.15 | 3000 PSI | PLACA T2 PISO 12 EJES 1 AL 4 ENTRE AYJ | 2026-03-24 | 3/31/2026 12:00:00 AM | 7 | 21 | 22.2 | 106 | PLACA | 21.367 | 3 | 105.714
B-19322 VIALE 26 | 184.15 | 3000 PSI | PLACA T2 PISO 12 EJES 1 AL 4 ENTRE AYJ | 2026-03-24 | 3/31/2026 12:00:00 AM | 7 | 21 | 20.6 | 98 | PLACA | 21.367 | 3 | 98.095
B-19322 VIALE 26 | 228.6 | 3000 PSI | MUROS T2 P12 EJES 12 AL 15 ENTRE AYE M=35,36,37,38,40,41 | 2026-03-20 | 3/27/2026 12:00:00 AM | 7 | 21 | 19 | 90 | MURO | 18.7 | 3 | 90.476
B-19322 VIALE 26 | 228.6 | 3000 PSI | MUROS T2 P12 EJES 12 AL 15 ENTRE AYE M=35,36,37,38,40,41 | 2026-03-20 | 3/27/2026 12:00:00 AM | 7 | 21 | 18 | 86 | MURO | 18.7 | 3 | 85.714
B-19322 VIALE 26 | 228.6 | 3000 PSI | MUROS T2 P12 EJES 12 AL 15 ENTRE AYE M=35,36,37,38,40,41 | 2026-03-20 | 3/27/2026 12:00:00 AM | 7 | 21 | 19.1 | 91 | MURO | 18.7 | 3 | 90.952
B-19322 VIALE 26 | 203.2 | 3000 PSI | MUROS T1 P9 EJES 15-11 ENTRE J Y G M=31,32,3,4,28,2,25 | 2026-04-06 | 4/13/2026 12:00:00 AM | 7 | 21 | 17.6 | 84 | MURO | 18.2 | 3 | 83.81
B-19322 VIALE 26 | 203.2 | 3000 PSI | MUROS T1 P9 EJES 15-11 ENTRE J Y G M=31,32,3,4,28,2,25 | 2026-04-06 | 4/13/2026 12:00:00 AM | 7 | 21 | 17.3 | 82 | MURO | 18.2 | 3 | 82.381
B-19322 VIALE 26 | 203.2 | 3000 PSI | MUROS T1 P9 EJES 15-11 ENTRE J Y G M=31,32,3,4,28,2,25 | 2026-04-06 | 4/13/2026 12:00:00 AM | 7 | 21 | 19.7 | 94 | MURO | 18.2 | 3 | 93.81
B-19322 VIALE 26 | 228.6 | 3000 PSI | MUROS T2 P13 EJE 10 ENTRE A Y J EJE 8 Y 9 ENTRE J Y D M=2,31,14 | 2026-04-06 | 4/13/2026 12:00:00 AM | 7 | 21 | 21.8 | 104 | MURO | 21.233 | 3 | 103.81
B-19322 VIALE 26 | 228.6 | 3000 PSI | MUROS T2 P13 EJE 10 ENTRE A Y J EJE 8 Y 9 ENTRE J Y D M=2,31,14 | 2026-04-06 | 4/13/2026 12:00:00 AM | 7 | 21 | 20.3 | 96 | MURO | 21.233 | 3 | 96.667
B-19322 VIALE 26 | 228.6 | 3000 PSI | MUROS T2 P13 EJE 10 ENTRE A Y J EJE 8 Y 9 ENTRE J Y D M=2,31,14 | 2026-04-06 | 4/13/2026 12:00:00 AM | 7 | 21 | 21.6 | 103 | MURO | 21.233 | 3 | 102.857
B-19322 VIALE 26 | 203.2 | 3000 PSI | MUROS T1 P9 EJES 14 Y 113 ENTRE A Y F M=1,23,25,9,2,22,13 | 2026-04-07 | 4/14/2026 12:00:00 AM | 7 | 21 | 18.9 | 90 | MURO | 18.967 | 3 | 90
B-19322 VIALE 26 | 203.2 | 3000 PSI | MUROS T1 P9 EJES 14 Y 113 ENTRE A Y F M=1,23,25,9,2,22,13 | 2026-04-07 | 4/14/2026 12:00:00 AM | 7 | 21 | 19 | 90 | MURO | 18.967 | 3 | 90.476
B-19322 VIALE 26 | 203.2 | 3000 PSI | MUROS T1 P9 EJES 14 Y 113 ENTRE A Y F M=1,23,25,9,2,22,13 | 2026-04-07 | 4/14/2026 12:00:00 AM | 7 | 21 | 19 | 90 | MURO | 18.967 | 3 | 90.476
B-19322 VIALE 26 | 228.6 | 3000 PSI | MUROS T2 P13 EJE 6 ENTRE A Y J M=2,31,14 EJE 7,8 Y 9 - A Y D # 29,9,32 | 2026-04-07 | 4/14/2026 12:00:00 AM | 7 | 21 | 19.5 | 93 | MURO | 18.8 | 3 | 92.857
B-19322 VIALE 26 | 228.6 | 3000 PSI | MUROS T2 P13 EJE 6 ENTRE A Y J M=2,31,14 EJE 7,8 Y 9 - A Y D # 29,9,32 | 2026-04-07 | 4/14/2026 12:00:00 AM | 7 | 21 | 18.7 | 89 | MURO | 18.8 | 3 | 89.048
B-19322 VIALE 26 | 228.6 | 3000 PSI | MUROS T2 P13 EJE 6 ENTRE A Y J M=2,31,14 EJE 7,8 Y 9 - A Y D # 29,9,32 | 2026-04-07 | 4/14/2026 12:00:00 AM | 7 | 21 | 18.2 | 87 | MURO | 18.8 | 3 | 86.667
B-19322 VIALE 26 | 165.1 | 3000 PSI | PLACA T1 PISO 9 EJES 6-8 ENTRE A Y J | 2026-04-07 | 4/14/2026 12:00:00 AM | 7 | 21 | 20.9 | 99 | PLACA | 19.533 | 3 | 99.524
B-19322 VIALE 26 | 165.1 | 3000 PSI | PLACA T1 PISO 9 EJES 6-8 ENTRE A Y J | 2026-04-07 | 4/14/2026 12:00:00 AM | 7 | 21 | 16.3 | 78 | PLACA | 19.533 | 3 | 77.619
B-19322 VIALE 26 | 165.1 | 3000 PSI | PLACA T1 PISO 9 EJES 6-8 ENTRE A Y J | 2026-04-07 | 4/14/2026 12:00:00 AM | 7 | 21 | 21.4 | 102 | PLACA | 19.533 | 3 | 101.905
B-19322 VIALE 26 | 152.4 | 3000 PSI | PLACA T1 PISO 9 EJES 1 Y 4 ENTRE A Y J | 2026-04-09 | 4/16/2026 12:00:00 AM | 7 | 21 | 24.4 | 116 | PLACA | 25.1 | 3 | 116.19
B-19322 VIALE 26 | 152.4 | 3000 PSI | PLACA T1 PISO 9 EJES 1 Y 4 ENTRE A Y J | 2026-04-09 | 4/16/2026 12:00:00 AM | 7 | 21 | 26.2 | 125 | PLACA | 25.1 | 3 | 124.762
B-19322 VIALE 26 | 152.4 | 3000 PSI | PLACA T1 PISO 9 EJES 1 Y 4 ENTRE A Y J | 2026-04-09 | 4/16/2026 12:00:00 AM | 7 | 21 | 24.7 | 118 | PLACA | 25.1 | 3 | 117.619
B-19322 VIALE 26 | 203.2 | 3000 PSI | MUROS T1 P9 EJES 7 Y 8 ENTRE A Y J M=2,13,9,22,24,23 | 2026-04-09 | 4/16/2026 12:00:00 AM | 7 | 21 | 21.7 | 103 | MURO | 22.367 | 3 | 103.333
B-19322 VIALE 26 | 203.2 | 3000 PSI | MUROS T1 P9 EJES 7 Y 8 ENTRE A Y J M=2,13,9,22,24,23 | 2026-04-09 | 4/16/2026 12:00:00 AM | 7 | 21 | 21.6 | 103 | MURO | 22.367 | 3 | 102.857
B-19322 VIALE 26 | 203.2 | 3000 PSI | MUROS T1 P9 EJES 7 Y 8 ENTRE A Y J M=2,13,9,22,24,23 | 2026-04-09 | 4/16/2026 12:00:00 AM | 7 | 21 | 23.8 | 113 | MURO | 22.367 | 3 | 113.333
B-19322 VIALE 26 | 177.8 | 3000 PSI | PLACA T2 PISO 14 EJES 15 AL 11 ENTRE A Y J | 2026-04-09 | 4/16/2026 12:00:00 AM | 7 | 21 | 24.7 | 118 | PLACA | 23.967 | 3 | 117.619
B-19322 VIALE 26 | 177.8 | 3000 PSI | PLACA T2 PISO 14 EJES 15 AL 11 ENTRE A Y J | 2026-04-09 | 4/16/2026 12:00:00 AM | 7 | 21 | 22.9 | 109 | PLACA | 23.967 | 3 | 109.048
B-19322 VIALE 26 | 177.8 | 3000 PSI | PLACA T2 PISO 14 EJES 15 AL 11 ENTRE A Y J | 2026-04-09 | 4/16/2026 12:00:00 AM | 7 | 21 | 24.3 | 116 | PLACA | 23.967 | 3 | 115.714
B-19322 VIALE 26 | 203.2 | 3000 PSI | MUROS T2 P13 EJE 5 DEL J-F EJE 2,3 J-F # 29A,9A-32 MURO 15 EJE F | 2026-04-09 | 4/16/2026 12:00:00 AM | 7 | 21 | 22.1 | 105 | MURO | 21.9 | 3 | 105.238
B-19322 VIALE 26 | 203.2 | 3000 PSI | MUROS T2 P13 EJE 5 DEL J-F EJE 2,3 J-F # 29A,9A-32 MURO 15 EJE F | 2026-04-09 | 4/16/2026 12:00:00 AM | 7 | 21 | 21.8 | 104 | MURO | 21.9 | 3 | 103.81
B-19322 VIALE 26 | 203.2 | 3000 PSI | MUROS T2 P13 EJE 5 DEL J-F EJE 2,3 J-F # 29A,9A-32 MURO 15 EJE F | 2026-04-09 | 4/16/2026 12:00:00 AM | 7 | 21 | 21.8 | 104 | MURO | 21.9 | 3 | 103.81
B-19322 VIALE 26 | 203.2 | 3000 PSI | MUROS T2 913 EJE 2 AL 1 ENTRE A YD M=19,20,21,22,23,24 | 2026-04-10 | 4/17/2026 12:00:00 AM | 7 | 21 | 23.7 | 113 | MURO | 22.8 | 3 | 112.857
B-19322 VIALE 26 | 203.2 | 3000 PSI | MUROS T2 913 EJE 2 AL 1 ENTRE A YD M=19,20,21,22,23,24 | 2026-04-10 | 4/17/2026 12:00:00 AM | 7 | 21 | 22.2 | 106 | MURO | 22.8 | 3 | 105.714
B-19322 VIALE 26 | 203.2 | 3000 PSI | MUROS T2 913 EJE 2 AL 1 ENTRE A YD M=19,20,21,22,23,24 | 2026-04-10 | 4/17/2026 12:00:00 AM | 7 | 21 | 22.5 | 107 | MURO | 22.8 | 3 | 107.143
B-19322 VIALE 26 | 228.6 | 3000 PSI | MUROS T1 P9 EJES 5-6 ENTTE A Y J M=2,9,13,22,23,24 | 2026-04-10 | 4/17/2026 12:00:00 AM | 7 | 21 | 23.6 | 112 | MURO | 23.133 | 3 | 112.381
B-19322 VIALE 26 | 228.6 | 3000 PSI | MUROS T1 P9 EJES 5-6 ENTTE A Y J M=2,9,13,22,23,24 | 2026-04-10 | 4/17/2026 12:00:00 AM | 7 | 21 | 23 | 110 | MURO | 23.133 | 3 | 109.524
B-19322 VIALE 26 | 228.6 | 3000 PSI | MUROS T1 P9 EJES 5-6 ENTTE A Y J M=2,9,13,22,23,24 | 2026-04-10 | 4/17/2026 12:00:00 AM | 7 | 21 | 22.8 | 108 | MURO | 23.133 | 3 | 108.571
B-19322 VIALE 26 | 152.4 | 3000 PSI | PLACA T1 PISO 10 EJES 10-12 ENTRE A Y J | 2026-04-13 | 4/20/2026 12:00:00 AM | 7 | 21 | 26.8 | 128 | PLACA | 27.433 | 3 | 127.619
B-19322 VIALE 26 | 152.4 | 3000 PSI | PLACA T1 PISO 10 EJES 10-12 ENTRE A Y J | 2026-04-13 | 4/20/2026 12:00:00 AM | 7 | 21 | 27.8 | 132 | PLACA | 27.433 | 3 | 132.381
B-19322 VIALE 26 | 152.4 | 3000 PSI | PLACA T1 PISO 10 EJES 10-12 ENTRE A Y J | 2026-04-13 | 4/20/2026 12:00:00 AM | 7 | 21 | 27.7 | 132 | PLACA | 27.433 | 3 | 131.905
B-19322 VIALE 26 | 152.4 | 3000 PSI | PLACA T2 PISO 14 EJES 5 AL 8 ENTRE A Y J | 2026-04-13 | 4/20/2026 12:00:00 AM | 7 | 21 | 21.5 | 102 | PLACA | 23 | 3 | 102.381
B-19322 VIALE 26 | 152.4 | 3000 PSI | PLACA T2 PISO 14 EJES 5 AL 8 ENTRE A Y J | 2026-04-13 | 4/20/2026 12:00:00 AM | 7 | 21 | 24.2 | 115 | PLACA | 23 | 3 | 115.238
B-19322 VIALE 26 | 152.4 | 3000 PSI | PLACA T2 PISO 14 EJES 5 AL 8 ENTRE A Y J | 2026-04-13 | 4/20/2026 12:00:00 AM | 7 | 21 | 23.3 | 111 | PLACA | 23 | 3 | 110.952
B-19322 VIALE 26 | 203.2 | 3000 PSI | MUROS T1 P10 EJE 3 Y 4 ENTRE A Y J M=2,13,8,21,23,24 | 2026-04-13 | 4/20/2026 12:00:00 AM | 7 | 21 | 18.1 | 86 | MURO | 19.767 | 3 | 86.19
B-19322 VIALE 26 | 203.2 | 3000 PSI | MUROS T1 P10 EJE 3 Y 4 ENTRE A Y J M=2,13,8,21,23,24 | 2026-04-13 | 4/20/2026 12:00:00 AM | 7 | 21 | 20.3 | 97 | MURO | 19.767 | 3 | 96.667
B-19322 VIALE 26 | 203.2 | 3000 PSI | MUROS T1 P10 EJE 3 Y 4 ENTRE A Y J M=2,13,8,21,23,24 | 2026-04-13 | 4/20/2026 12:00:00 AM | 7 | 21 | 20.9 | 99 | MURO | 19.767 | 3 | 99.524
B-19322 VIALE 26 | 228.6 | 3000 PSI | MUROS T2 P9 EJE 1 Y 2 ENTRE A Y J M=1,18,11,12,17 | 2026-04-14 | 4/21/2026 12:00:00 AM | 7 | 21 | 20.4 | 97 | MURO | 19.733 | 3 | 97.143
B-19322 VIALE 26 | 228.6 | 3000 PSI | MUROS T2 P9 EJE 1 Y 2 ENTRE A Y J M=1,18,11,12,17 | 2026-04-14 | 4/21/2026 12:00:00 AM | 7 | 21 | 18.7 | 89 | MURO | 19.733 | 3 | 89.048
B-19322 VIALE 26 | 228.6 | 3000 PSI | MUROS T2 P9 EJE 1 Y 2 ENTRE A Y J M=1,18,11,12,17 | 2026-04-14 | 4/21/2026 12:00:00 AM | 7 | 21 | 20.1 | 96 | MURO | 19.733 | 3 | 95.714
B-19322 VIALE 26 | 152.4 | 3000 PSI | PLACA T1 PISO 10 EJES 8 Y 10 ENTRE A Y J | 2026-04-14 | 4/21/2026 12:00:00 AM | 7 | 21 | 17.9 | 85 | PLACA | 17.967 | 3 | 85.238
B-19322 VIALE 26 | 152.4 | 3000 PSI | PLACA T1 PISO 10 EJES 8 Y 10 ENTRE A Y J | 2026-04-14 | 4/21/2026 12:00:00 AM | 7 | 21 | 18.3 | 87 | PLACA | 17.967 | 3 | 87.143
B-19322 VIALE 26 | 152.4 | 3000 PSI | PLACA T1 PISO 10 EJES 8 Y 10 ENTRE A Y J | 2026-04-14 | 4/21/2026 12:00:00 AM | 7 | 21 | 17.7 | 84 | PLACA | 17.967 | 3 | 84.286
B-19322 VIALE 26 | 228.6 | 3000 PSI | MUROS T1 P10 EJES 15-11 ENTRE J Y G M=3,7,31,32,4,13 | 2026-04-15 | 4/22/2026 12:00:00 AM | 7 | 21 | 19.3 | 92 | MURO | 19.6 | 3 | 91.905
B-19322 VIALE 26 | 228.6 | 3000 PSI | MUROS T1 P10 EJES 15-11 ENTRE J Y G M=3,7,31,32,4,13 | 2026-04-15 | 4/22/2026 12:00:00 AM | 7 | 21 | 19.7 | 94 | MURO | 19.6 | 3 | 93.81
B-19322 VIALE 26 | 228.6 | 3000 PSI | MUROS T1 P10 EJES 15-11 ENTRE J Y G M=3,7,31,32,4,13 | 2026-04-15 | 4/22/2026 12:00:00 AM | 7 | 21 | 19.8 | 94 | MURO | 19.6 | 3 | 94.286
B-19322 VIALE 26 | 177.8 | 3000 PSI | PLACA T1 P10 EJES 6 AL 8 ENTRE A Y J | 2026-04-15 | 4/22/2026 12:00:00 AM | 7 | 21 | 20.4 | 97 | PLACA | 20.667 | 3 | 97.143
B-19322 VIALE 26 | 177.8 | 3000 PSI | PLACA T1 P10 EJES 6 AL 8 ENTRE A Y J | 2026-04-15 | 4/22/2026 12:00:00 AM | 7 | 21 | 19.7 | 94 | PLACA | 20.667 | 3 | 93.81
B-19322 VIALE 26 | 177.8 | 3000 PSI | PLACA T1 P10 EJES 6 AL 8 ENTRE A Y J | 2026-04-15 | 4/22/2026 12:00:00 AM | 7 | 21 | 21.9 | 104 | PLACA | 20.667 | 3 | 104.286
B-19322 VIALE 26 | 215.6 | 3000 PSI | MUROS T1 P10 EJE 11-14 ENTRE A YF M=9,22,1,25,2,23 | 2026-04-16 | 4/23/2026 12:00:00 AM | 7 | 21 | 18.5 | 88 | MURO | 18.533 | 3 | 88.095
B-19322 VIALE 26 | 215.6 | 3000 PSI | MUROS T1 P10 EJE 11-14 ENTRE A YF M=9,22,1,25,2,23 | 2026-04-16 | 4/23/2026 12:00:00 AM | 7 | 21 | 17.6 | 84 | MURO | 18.533 | 3 | 83.81
B-19322 VIALE 26 | 215.6 | 3000 PSI | MUROS T1 P10 EJE 11-14 ENTRE A YF M=9,22,1,25,2,23 | 2026-04-16 | 4/23/2026 12:00:00 AM | 7 | 21 | 19.5 | 93 | MURO | 18.533 | 3 | 92.857
B-19322 VIALE 26 | 203.2 | 3000 PSI | MUROS T2 P14 EJES 11 AL 15 ENTRE J Y F M=9,29,52 | 2026-04-16 | 4/23/2026 12:00:00 AM | 7 | 21 | 19.4 | 92 | MURO | 18.833 | 3 | 92.381
B-19322 VIALE 26 | 203.2 | 3000 PSI | MUROS T2 P14 EJES 11 AL 15 ENTRE J Y F M=9,29,52 | 2026-04-16 | 4/23/2026 12:00:00 AM | 7 | 21 | 17.4 | 83 | MURO | 18.833 | 3 | 82.857
B-19322 VIALE 26 | 203.2 | 3000 PSI | MUROS T2 P14 EJES 11 AL 15 ENTRE J Y F M=9,29,52 | 2026-04-16 | 4/23/2026 12:00:00 AM | 7 | 21 | 19.7 | 94 | MURO | 18.833 | 3 | 93.81
B-19322 VIALE 26 | 177.8 | 3000 PSI | PLACA T1 PISO 10 EJES 4-6 ENTRE A Y J | 2026-04-16 | 4/23/2026 12:00:00 AM | 7 | 21 | 20.8 | 99 | PLACA | 20.767 | 3 | 99.048
B-19322 VIALE 26 | 177.8 | 3000 PSI | PLACA T1 PISO 10 EJES 4-6 ENTRE A Y J | 2026-04-16 | 4/23/2026 12:00:00 AM | 7 | 21 | 21.1 | 100 | PLACA | 20.767 | 3 | 100.476
B-19322 VIALE 26 | 177.8 | 3000 PSI | PLACA T1 PISO 10 EJES 4-6 ENTRE A Y J | 2026-04-16 | 4/23/2026 12:00:00 AM | 7 | 21 | 20.4 | 97 | PLACA | 20.767 | 3 | 97.143
B-19322 VIALE 26 | 203.2 | 3000 PSI | MUROS T1 P10 EJE 9-10 ENTRE A-J M=2,9,23,9,25 | 2026-04-17 | 4/24/2026 12:00:00 AM | 7 | 21 | 20.6 | 98 | MURO | 20.2 | 3 | 98.095
B-19322 VIALE 26 | 203.2 | 3000 PSI | MUROS T1 P10 EJE 9-10 ENTRE A-J M=2,9,23,9,25 | 2026-04-17 | 4/24/2026 12:00:00 AM | 7 | 21 | 19.8 | 94 | MURO | 20.2 | 3 | 94.286
B-19322 VIALE 26 | 203.2 | 3000 PSI | MUROS T1 P10 EJE 9-10 ENTRE A-J M=2,9,23,9,25 | 2026-04-17 | 4/24/2026 12:00:00 AM | 7 | 21 | 20.2 | 96 | MURO | 20.2 | 3 | 96.19
B-19322 VIALE 26 | 152.4 | 3000 PSI | PLACA T1 PISO 10 EJES 1-4 ENTRE A-J | 2026-04-17 | 4/24/2026 12:00:00 AM | 7 | 21 | 13.9 | 66 | PLACA | 14.4 | 3 | 66.19
B-19322 VIALE 26 | 152.4 | 3000 PSI | PLACA T1 PISO 10 EJES 1-4 ENTRE A-J | 2026-04-17 | 4/24/2026 12:00:00 AM | 7 | 21 | 14.6 | 70 | PLACA | 14.4 | 3 | 69.524
B-19322 VIALE 26 | 152.4 | 3000 PSI | PLACA T1 PISO 10 EJES 1-4 ENTRE A-J | 2026-04-17 | 4/24/2026 12:00:00 AM | 7 | 21 | 14.7 | 70 | PLACA | 14.4 | 3 | 70
B-19322 VIALE 26 | 177.8 | 3000 PSI | PLACA T2 PISO 14 EJE 1 AL 15 ENTRE A Y J | 2026-04-17 | 4/24/2026 12:00:00 AM | 7 | 21 | 19.9 | 95 | PLACA | 19.933 | 3 | 94.762
B-19322 VIALE 26 | 177.8 | 3000 PSI | PLACA T2 PISO 14 EJE 1 AL 15 ENTRE A Y J | 2026-04-17 | 4/24/2026 12:00:00 AM | 7 | 21 | 20.2 | 96 | PLACA | 19.933 | 3 | 96.19
B-19322 VIALE 26 | 177.8 | 3000 PSI | PLACA T2 PISO 14 EJE 1 AL 15 ENTRE A Y J | 2026-04-17 | 4/24/2026 12:00:00 AM | 7 | 21 | 19.7 | 94 | PLACA | 19.933 | 3 | 93.81
B-19322 VIALE 26 | 228.9 | 3000 PSI | MUROS T2 P14 EJE 15 A AL 11 ENTRE A Y D M=29,10,32 | 2026-04-20 | 4/27/2026 12:00:00 AM | 7 | 21 | 17.1 | 81 | MURO | 17.233 | 3 | 81.429
B-19322 VIALE 26 | 228.9 | 3000 PSI | MUROS T2 P14 EJE 15 A AL 11 ENTRE A Y D M=29,10,32 | 2026-04-20 | 4/27/2026 12:00:00 AM | 7 | 21 | 17.5 | 83 | MURO | 17.233 | 3 | 83.333
B-19322 VIALE 26 | 228.9 | 3000 PSI | MUROS T2 P14 EJE 15 A AL 11 ENTRE A Y D M=29,10,32 | 2026-04-20 | 4/27/2026 12:00:00 AM | 7 | 21 | 17.1 | 81 | MURO | 17.233 | 3 | 81.429
B-19322 VIALE 26 | 228.6 | 3000 PSI | MUROS T1 P10 EJES 7-8 ENTRE A Y J M=2,13,9,22,23,24 | 2026-04-21 | 4/28/2026 12:00:00 AM | 7 | 21 | 20.1 | 96 | MURO | 19.267 | 3 | 95.714
B-19322 VIALE 26 | 228.6 | 3000 PSI | MUROS T1 P10 EJES 7-8 ENTRE A Y J M=2,13,9,22,23,24 | 2026-04-21 | 4/28/2026 12:00:00 AM | 7 | 21 | 18.1 | 86 | MURO | 19.267 | 3 | 86.19
B-19322 VIALE 26 | 228.6 | 3000 PSI | MUROS T1 P10 EJES 7-8 ENTRE A Y J M=2,13,9,22,23,24 | 2026-04-21 | 4/28/2026 12:00:00 AM | 7 | 21 | 19.6 | 93 | MURO | 19.267 | 3 | 93.333
B-19322 VIALE 26 | 203.2 | 3000 PSI | MUROS T1 P14 EJE 10 DEL A-J EJE 9 ENTRE J Y F M=2,31,14 | 2026-04-21 | 4/28/2026 12:00:00 AM | 7 | 21 | 18.1 | 86 | MURO | 18.3 | 3 | 86.19
B-19322 VIALE 26 | 203.2 | 3000 PSI | MUROS T1 P14 EJE 10 DEL A-J EJE 9 ENTRE J Y F M=2,31,14 | 2026-04-21 | 4/28/2026 12:00:00 AM | 7 | 21 | 17.6 | 84 | MURO | 18.3 | 3 | 83.81
B-19322 VIALE 26 | 203.2 | 3000 PSI | MUROS T1 P14 EJE 10 DEL A-J EJE 9 ENTRE J Y F M=2,31,14 | 2026-04-21 | 4/28/2026 12:00:00 AM | 7 | 21 | 19.2 | 91 | MURO | 18.3 | 3 | 91.429
B-19322 VIALE 26 | 177.8 | 3000 PSI | PLACA T1 PISO 11 EJES 12 Y 15 ENTRE A Y J | 2026-04-22 | 4/29/2026 12:00:00 AM | 7 | 21 | 15.9 | 76 | PLACA | 18.7 | 3 | 75.714
B-19322 VIALE 26 | 177.8 | 3000 PSI | PLACA T1 PISO 11 EJES 12 Y 15 ENTRE A Y J | 2026-04-22 | 4/29/2026 12:00:00 AM | 7 | 21 | 18.9 | 90 | PLACA | 18.7 | 3 | 90
B-19322 VIALE 26 | 177.8 | 3000 PSI | PLACA T1 PISO 11 EJES 12 Y 15 ENTRE A Y J | 2026-04-22 | 4/29/2026 12:00:00 AM | 7 | 21 | 21.3 | 101 | PLACA | 18.7 | 3 | 101.429
B-19322 VIALE 26 | 203.2 | 3000 PSI | MUROS T1 P10 EJES 5-6 ENTRE A Y J M=2,13,23,24,9 | 2026-04-22 | 4/29/2026 12:00:00 AM | 7 | 21 | 19.2 | 92 | MURO | 19.2 | 3 | 91.429
B-19322 VIALE 26 | 203.2 | 3000 PSI | MUROS T1 P10 EJES 5-6 ENTRE A Y J M=2,13,23,24,9 | 2026-04-22 | 4/29/2026 12:00:00 AM | 7 | 21 | 18.8 | 90 | MURO | 19.2 | 3 | 89.524
B-19322 VIALE 26 | 203.2 | 3000 PSI | MUROS T1 P10 EJES 5-6 ENTRE A Y J M=2,13,23,24,9 | 2026-04-22 | 4/29/2026 12:00:00 AM | 7 | 21 | 19.6 | 94 | MURO | 19.2 | 3 | 93.333
B-19322 VIALE 26 | 177.8 | concreto 3000 psi | Placa P11 T1 (ejes 10-12 entre A-J) | 2026-04-23 | 4/30/2026 12:00:00 AM | 7 | 21 | 19.5 | 93 | PLACA | 19 | 3 | 92.857
B-19322 VIALE 26 | 177.8 | concreto 3000 psi | Placa P11 T1 (ejes 10-12 entre A-J) | 2026-04-23 | 4/30/2026 12:00:00 AM | 7 | 21 | 19 | 90 | PLACA | 19 | 3 | 90.476
B-19322 VIALE 26 | 177.8 | concreto 3000 psi | Placa P11 T1 (ejes 10-12 entre A-J) | 2026-04-23 | 4/30/2026 12:00:00 AM | 7 | 21 | 18.5 | 88 | PLACA | 19 | 3 | 88.095
B-19322 VIALE 26 | 228.6 | concreto 3000 psi | Muros P10 T1 (EJES 3-4 ENTRE A-J) M=2,13,8,21,23 | 2026-04-23 | 4/30/2026 12:00:00 AM | 7 | 21 | 19.6 | 93 | MURO | 19.1 | 3 | 93.333
B-19322 VIALE 26 | 228.6 | concreto 3000 psi | Muros P10 T1 (EJES 3-4 ENTRE A-J) M=2,13,8,21,23 | 2026-04-23 | 4/30/2026 12:00:00 AM | 7 | 21 | 19.6 | 93 | MURO | 19.1 | 3 | 93.333
B-19322 VIALE 26 | 228.6 | concreto 3000 psi | Muros P10 T1 (EJES 3-4 ENTRE A-J) M=2,13,8,21,23 | 2026-04-23 | 4/30/2026 12:00:00 AM | 7 | 21 | 18.1 | 86 | MURO | 19.1 | 3 | 86.19
B-19322 VIALE 26 | 146.05 | concreto 3000 psi | Placa P11 T1 (ejes 08-10 entre A-J) | 2026-04-24 | 5/1/2026 12:00:00 AM | 7 | 21 | 21.8 | 104 | PLACA | 22.467 | 3 | 103.81
B-19322 VIALE 26 | 146.05 | concreto 3000 psi | Placa P11 T1 (ejes 08-10 entre A-J) | 2026-04-24 | 5/1/2026 12:00:00 AM | 7 | 21 | 22.8 | 108 | PLACA | 22.467 | 3 | 108.571
B-19322 VIALE 26 | 146.05 | concreto 3000 psi | Placa P11 T1 (ejes 08-10 entre A-J) | 2026-04-24 | 5/1/2026 12:00:00 AM | 7 | 21 | 22.8 | 109 | PLACA | 22.467 | 3 | 108.571
B-19322 VIALE 26 | 203.2 | concreto 3000 psi | Muros P10 T1 (EJES 1-2 ENTRE A-J) M=1,12,11,15,17,14,20 | 2026-04-24 | 5/1/2026 12:00:00 AM | 7 | 21 | 23.2 | 111 | MURO | 22.967 | 3 | 110.476
B-19322 VIALE 26 | 203.2 | concreto 3000 psi | Muros P10 T1 (EJES 1-2 ENTRE A-J) M=1,12,11,15,17,14,20 | 2026-04-24 | 5/1/2026 12:00:00 AM | 7 | 21 | 22.9 | 109 | MURO | 22.967 | 3 | 109.048
B-19322 VIALE 26 | 203.2 | concreto 3000 psi | Muros P10 T1 (EJES 1-2 ENTRE A-J) M=1,12,11,15,17,14,20 | 2026-04-24 | 5/1/2026 12:00:00 AM | 7 | 21 | 22.8 | 108 | MURO | 22.967 | 3 | 108.571
B-19322 VIALE 26 | 203.2 | concreto 3000 psi | Muros P14 T2 EJES 5 Y 6 (E/J), EJES 6 Y 7 (A/D) | 2026-04-25 | 5/2/2026 12:00:00 AM | 7 | 21 | 22.3 | 106 | MURO | 22.633 | 3 | 106.19
B-19322 VIALE 26 | 203.2 | concreto 3000 psi | Muros P14 T2 EJES 5 Y 6 (E/J), EJES 6 Y 7 (A/D) | 2026-04-25 | 5/2/2026 12:00:00 AM | 7 | 21 | 22.7 | 108 | MURO | 22.633 | 3 | 108.095
B-19322 VIALE 26 | 203.2 | concreto 3000 psi | Muros P14 T2 EJES 5 Y 6 (E/J), EJES 6 Y 7 (A/D) | 2026-04-25 | 5/2/2026 12:00:00 AM | 7 | 21 | 22.9 | 109 | MURO | 22.633 | 3 | 109.048
B-19322 VIALE 26 | 152.4 | concreto 3000 psi | Placa P11 T1 (ejes 06-08 entre A-J) | 2026-04-25 | 5/2/2026 12:00:00 AM | 7 | 21 | 22.9 | 109 | PLACA | 22.967 | 3 | 109.048
B-19322 VIALE 26 | 152.4 | concreto 3000 psi | Placa P11 T1 (ejes 06-08 entre A-J) | 2026-04-25 | 5/2/2026 12:00:00 AM | 7 | 21 | 22.5 | 107 | PLACA | 22.967 | 3 | 107.143
B-19322 VIALE 26 | 152.4 | concreto 3000 psi | Placa P11 T1 (ejes 06-08 entre A-J) | 2026-04-25 | 5/2/2026 12:00:00 AM | 7 | 21 | 23.5 | 112 | PLACA | 22.967 | 3 | 111.905
B-19322 VIALE 26 | 196.85 | concreto 3000 psi | Muros P14 T2 (EJES 3 Y 4 (E/J), EJES 4 Y 5 (A/D) | 2026-04-28 | 5/5/2026 12:00:00 AM | 7 | 21 | 23.2 | 111 | MURO | 25.033 | 3 | 110.476
B-19322 VIALE 26 | 196.85 | concreto 3000 psi | Muros P14 T2 (EJES 3 Y 4 (E/J), EJES 4 Y 5 (A/D) | 2026-04-28 | 5/5/2026 12:00:00 AM | 7 | 21 | 25 | 119 | MURO | 25.033 | 3 | 119.048
B-19322 VIALE 26 | 196.85 | concreto 3000 psi | Muros P14 T2 (EJES 3 Y 4 (E/J), EJES 4 Y 5 (A/D) | 2026-04-28 | 5/5/2026 12:00:00 AM | 7 | 21 | 26.9 | 128 | MURO | 25.033 | 3 | 128.095
B-19322 VIALE 26 | 228.6 | concreto 3000 psi | Muros P11 T1 (EJES 11-15 ENTRE J-G) M=31,32,07,04,28,29 | 2026-04-28 | 5/5/2026 12:00:00 AM | 7 | 21 | 20.1 | 96 | MURO | 19.5 | 3 | 95.714
B-19322 VIALE 26 | 228.6 | concreto 3000 psi | Muros P11 T1 (EJES 11-15 ENTRE J-G) M=31,32,07,04,28,29 | 2026-04-28 | 5/5/2026 12:00:00 AM | 7 | 21 | 19.3 | 92 | MURO | 19.5 | 3 | 91.905
B-19322 VIALE 26 | 228.6 | concreto 3000 psi | Muros P11 T1 (EJES 11-15 ENTRE J-G) M=31,32,07,04,28,29 | 2026-04-28 | 5/5/2026 12:00:00 AM | 7 | 21 | 19.1 | 91 | MURO | 19.5 | 3 | 90.952
B-19322 VIALE 26 | 165.1 | concreto 3000 psi | Placa P11 T1 (ejes 04-06 entre A-J) y escalera T1 P7 a P8 | 2026-04-28 | 5/5/2026 12:00:00 AM | 7 | 21 | 17.6 | 84 | PLACA | 17.667 | 3 | 83.81
B-19322 VIALE 26 | 165.1 | concreto 3000 psi | Placa P11 T1 (ejes 04-06 entre A-J) y escalera T1 P7 a P8 | 2026-04-28 | 5/5/2026 12:00:00 AM | 7 | 21 | 16.4 | 78 | PLACA | 17.667 | 3 | 78.095
B-19322 VIALE 26 | 165.1 | concreto 3000 psi | Placa P11 T1 (ejes 04-06 entre A-J) y escalera T1 P7 a P8 | 2026-04-28 | 5/5/2026 12:00:00 AM | 7 | 21 | 19 | 91 | PLACA | 17.667 | 3 | 90.476
B-19322 VIALE 26 | 152.4 | concreto 3000 psi | Placa Cubierta T2 (ejes 11-15 entre A-J) | 2026-04-28 | 5/5/2026 12:00:00 AM | 7 | 21 | 20.7 | 98 | PLACA | 21.6 | 3 | 98.571
B-19322 VIALE 26 | 152.4 | concreto 3000 psi | Placa Cubierta T2 (ejes 11-15 entre A-J) | 2026-04-28 | 5/5/2026 12:00:00 AM | 7 | 21 | 23.3 | 111 | PLACA | 21.6 | 3 | 110.952
B-19322 VIALE 26 | 152.4 | concreto 3000 psi | Placa Cubierta T2 (ejes 11-15 entre A-J) | 2026-04-28 | 5/5/2026 12:00:00 AM | 7 | 21 | 20.8 | 99 | PLACA | 21.6 | 3 | 99.048
B-19322 VIALE 26 | 228.6 | concreto 3000 psi | Muros P11 T1 (EJES 12-14 ENTRE A-F) M=01,02,23,25,09 | 2026-04-29 | 5/6/2026 12:00:00 AM | 7 | 21 | 18.1 | 86 | MURO | 20.9 | 3 | 86.19
B-19322 VIALE 26 | 228.6 | concreto 3000 psi | Muros P11 T1 (EJES 12-14 ENTRE A-F) M=01,02,23,25,09 | 2026-04-29 | 5/6/2026 12:00:00 AM | 7 | 21 | 21.6 | 103 | MURO | 20.9 | 3 | 102.857
B-19322 VIALE 26 | 228.6 | concreto 3000 psi | Muros P11 T1 (EJES 12-14 ENTRE A-F) M=01,02,23,25,09 | 2026-04-29 | 5/6/2026 12:00:00 AM | 7 | 21 | 23 | 109 | MURO | 20.9 | 3 | 109.524
B-19322 VIALE 26 | 190.5 | concreto 3000 psi | Placa P11 T1 (ejes 01-04 entre A-J) | 2026-04-29 | 5/6/2026 12:00:00 AM | 7 | 21 | 15.4 | 73 | PLACA | 13.733 | 3 | 73.333
B-19322 VIALE 26 | 190.5 | concreto 3000 psi | Placa P11 T1 (ejes 01-04 entre A-J) | 2026-04-29 | 5/6/2026 12:00:00 AM | 7 | 21 | 11.9 | 57 | PLACA | 13.733 | 3 | 56.667
B-19322 VIALE 26 | 190.5 | concreto 3000 psi | Placa P11 T1 (ejes 01-04 entre A-J) | 2026-04-29 | 5/6/2026 12:00:00 AM | 7 | 21 | 13.9 | 66 | PLACA | 13.733 | 3 | 66.19
B-19322 VIALE 26 | 203.2 | concreto 3000 psi | Muros P11 T1 (EJES 08-11 ENTRE A-F) M=09,22,13,23,25 | 2026-04-30 | 5/7/2026 12:00:00 AM | 7 | 21 | 18.4 | 88 | MURO | 18.267 | 3 | 87.619
B-19322 VIALE 26 | 203.2 | concreto 3000 psi | Muros P11 T1 (EJES 08-11 ENTRE A-F) M=09,22,13,23,25 | 2026-04-30 | 5/7/2026 12:00:00 AM | 7 | 21 | 17.6 | 84 | MURO | 18.267 | 3 | 83.81
B-19322 VIALE 26 | 203.2 | concreto 3000 psi | Muros P11 T1 (EJES 08-11 ENTRE A-F) M=09,22,13,23,25 | 2026-04-30 | 5/7/2026 12:00:00 AM | 7 | 21 | 18.8 | 89 | MURO | 18.267 | 3 | 89.524
B-19322 VIALE 26 | 203.2 | concreto 3000 psi | Muros P14 T2 (EJES 1 Y 2 (E/J), EJES 1-3 (A/D) | 2026-04-30 | 5/7/2026 12:00:00 AM | 7 | 21 | 25 | 119 | MURO | 22.733 | 3 | 119.048
B-19322 VIALE 26 | 203.2 | concreto 3000 psi | Muros P14 T2 (EJES 1 Y 2 (E/J), EJES 1-3 (A/D) | 2026-04-30 | 5/7/2026 12:00:00 AM | 7 | 21 | 21.8 | 104 | MURO | 22.733 | 3 | 103.81
B-19322 VIALE 26 | 203.2 | concreto 3000 psi | Muros P14 T2 (EJES 1 Y 2 (E/J), EJES 1-3 (A/D) | 2026-04-30 | 5/7/2026 12:00:00 AM | 7 | 21 | 21.4 | 102 | MURO | 22.733 | 3 | 101.905
B-19322 VIALE 26 | 203.2 | concreto 3000 psi | Muros P12 T1 (EJES 08-10 ENTRE J-G) M=02,13,09,22,23,24,25 | 2026-05-02 | 5/9/2026 12:00:00 AM | 7 | 21 | 16.3 | 78 | MURO | 16.867 | 3 | 77.619
B-19322 VIALE 26 | 203.2 | concreto 3000 psi | Muros P12 T1 (EJES 08-10 ENTRE J-G) M=02,13,09,22,23,24,25 | 2026-05-02 | 5/9/2026 12:00:00 AM | 7 | 21 | 16.5 | 78 | MURO | 16.867 | 3 | 78.571
B-19322 VIALE 26 | 203.2 | concreto 3000 psi | Muros P12 T1 (EJES 08-10 ENTRE J-G) M=02,13,09,22,23,24,25 | 2026-05-02 | 5/9/2026 12:00:00 AM | 7 | 21 | 17.8 | 85 | MURO | 16.867 | 3 | 84.762
B-19322 VIALE 26 | 146.05 | concreto 3000 psi | Placa P12 T1 (ejes 12-15 entre A-J) | 2026-05-04 | 5/11/2026 12:00:00 AM | 7 | 21 | 20.2 | 96 | PLACA | 20.967 | 3 | 96.19
B-19322 VIALE 26 | 146.05 | concreto 3000 psi | Placa P12 T1 (ejes 12-15 entre A-J) | 2026-05-04 | 5/11/2026 12:00:00 AM | 7 | 21 | 22.5 | 107 | PLACA | 20.967 | 3 | 107.143
B-19322 VIALE 26 | 146.05 | concreto 3000 psi | Placa P12 T1 (ejes 12-15 entre A-J) | 2026-05-04 | 5/11/2026 12:00:00 AM | 7 | 21 | 20.2 | 96 | PLACA | 20.967 | 3 | 96.19
B-19322 VIALE 26 | 18.15 | concreto 3000 psi | Muros P11 T1 (EJES 6-07 ENTRE A-J) M=02,03,13,22,23,24 | 2026-05-04 | 5/11/2026 12:00:00 AM | 7 | 21 | 23.5 | 112 | MURO | 23.267 | 3 | 111.905
B-19322 VIALE 26 | 18.15 | concreto 3000 psi | Muros P11 T1 (EJES 6-07 ENTRE A-J) M=02,03,13,22,23,24 | 2026-05-04 | 5/11/2026 12:00:00 AM | 7 | 21 | 26 | 124 | MURO | 23.267 | 3 | 123.81
B-19322 VIALE 26 | 18.15 | concreto 3000 psi | Muros P11 T1 (EJES 6-07 ENTRE A-J) M=02,03,13,22,23,24 | 2026-05-04 | 5/11/2026 12:00:00 AM | 7 | 21 | 20.3 | 96 | MURO | 23.267 | 3 | 96.667
B-19322 VIALE 26 | 177.8 | concreto 3000 psi | Escalera P-13 a P4 T2 | 2026-05-05 | 5/12/2026 12:00:00 AM | 7 | 21 | 23.4 | 112 |  | 22.567 | 3 | 111.429
B-19322 VIALE 26 | 177.8 | concreto 3000 psi | Escalera P-13 a P4 T2 | 2026-05-05 | 5/12/2026 12:00:00 AM | 7 | 21 | 21.2 | 101 |  | 22.567 | 3 | 100.952
B-19322 VIALE 26 | 177.8 | concreto 3000 psi | Escalera P-13 a P4 T2 | 2026-05-05 | 5/12/2026 12:00:00 AM | 7 | 21 | 23.1 | 110 |  | 22.567 | 3 | 110
B-19322 VIALE 26 | 1 | concreto 3000 psi | Placa P12 T1 (ejes 10-12 entre A-J) | 2026-05-05 | 5/12/2026 12:00:00 AM | 7 | 21 | 26.9 | 128 | PLACA | 27.367 | 3 | 128.095
B-19322 VIALE 26 | 1 | concreto 3000 psi | Placa P12 T1 (ejes 10-12 entre A-J) | 2026-05-05 | 5/12/2026 12:00:00 AM | 7 | 21 | 27.6 | 131 | PLACA | 27.367 | 3 | 131.429
B-19322 VIALE 26 | 1 | concreto 3000 psi | Placa P12 T1 (ejes 10-12 entre A-J) | 2026-05-05 | 5/12/2026 12:00:00 AM | 7 | 21 | 27.6 | 132 | PLACA | 27.367 | 3 | 131.429
B-19322 VIALE 26 | 1 | concreto 3000 psi | Muros P11 T1 (EJES 04-05 ENTRE A-J) M=02,03,09,22,24,25 | 2026-05-05 | 5/12/2026 12:00:00 AM | 7 | 21 | 31.2 | 148 | MURO | 31.2 | 3 | 148.571
B-19322 VIALE 26 | 1 | concreto 3000 psi | Muros P11 T1 (EJES 04-05 ENTRE A-J) M=02,03,09,22,24,25 | 2026-05-05 | 5/12/2026 12:00:00 AM | 7 | 21 | 32.6 | 155 | MURO | 31.2 | 3 | 155.238
B-19322 VIALE 26 | 1 | concreto 3000 psi | Muros P11 T1 (EJES 04-05 ENTRE A-J) M=02,03,09,22,24,25 | 2026-05-05 | 5/12/2026 12:00:00 AM | 7 | 21 | 29.8 | 142 | MURO | 31.2 | 3 | 141.905
B-19322 VIALE 26 | 228.6 | concreto 3000 psi | Placa P12 T1 (ejes 08-10 entre A-J) | 2026-05-06 | 5/13/2026 12:00:00 AM | 7 | 21 | 34 | 162 | PLACA | 34.5 | 3 | 161.905
B-19322 VIALE 26 | 228.6 | concreto 3000 psi | Placa P12 T1 (ejes 08-10 entre A-J) | 2026-05-06 | 5/13/2026 12:00:00 AM | 7 | 21 | 34.8 | 166 | PLACA | 34.5 | 3 | 165.714
B-19322 VIALE 26 | 228.6 | concreto 3000 psi | Placa P12 T1 (ejes 08-10 entre A-J) | 2026-05-06 | 5/13/2026 12:00:00 AM | 7 | 21 | 34.7 | 165 | PLACA | 34.5 | 3 | 165.238
B-19322 VIALE 26 | 228.6 | concreto 3000 psi | Muros P11 T1 (EJES 02-03 ENTRE A-J) M=02,09,13,23,24 | 2026-05-06 | 5/13/2026 12:00:00 AM | 7 | 21 | 26.9 | 128 | MURO | 27.9 | 3 | 128.095
B-19322 VIALE 26 | 228.6 | concreto 3000 psi | Muros P11 T1 (EJES 02-03 ENTRE A-J) M=02,09,13,23,24 | 2026-05-06 | 5/13/2026 12:00:00 AM | 7 | 21 | 28.9 | 138 | MURO | 27.9 | 3 | 137.619
B-19322 VIALE 26 | 228.6 | concreto 3000 psi | Muros P11 T1 (EJES 02-03 ENTRE A-J) M=02,09,13,23,24 | 2026-05-06 | 5/13/2026 12:00:00 AM | 7 | 21 | 27.9 | 133 | MURO | 27.9 | 3 | 132.857
B-19322 VIALE 26 | 228.6 | concreto 3000 psi | Placa Cubierta T2 (ejes 08-11 entre A-J) | 2026-05-06 | 5/13/2026 12:00:00 AM | 7 | 21 | 21.7 | 103 | PLACA | 21.033 | 3 | 103.333
B-19322 VIALE 26 | 228.6 | concreto 3000 psi | Placa Cubierta T2 (ejes 08-11 entre A-J) | 2026-05-06 | 5/13/2026 12:00:00 AM | 7 | 21 | 21.7 | 103 | PLACA | 21.033 | 3 | 103.333
B-19322 VIALE 26 | 228.6 | concreto 3000 psi | Placa Cubierta T2 (ejes 08-11 entre A-J) | 2026-05-06 | 5/13/2026 12:00:00 AM | 7 | 21 | 19.7 | 94 | PLACA | 21.033 | 3 | 93.81
B-19322 VIALE 26 | 203.2 | concreto 3000 psi | Muros Cubierta T2 (ejes 14-15 / E-J escalera) | 2026-05-07 | 5/14/2026 12:00:00 AM | 7 | 21 | 8 | 38 | MURO | 8.1 | 3 | 38.095
B-19322 VIALE 26 | 203.2 | concreto 3000 psi | Muros Cubierta T2 (ejes 14-15 / E-J escalera) | 2026-05-07 | 5/14/2026 12:00:00 AM | 7 | 21 | 7.7 | 37 | MURO | 8.1 | 3 | 36.667
B-19322 VIALE 26 | 203.2 | concreto 3000 psi | Muros Cubierta T2 (ejes 14-15 / E-J escalera) | 2026-05-07 | 5/14/2026 12:00:00 AM | 7 | 21 | 8.6 | 41 | MURO | 8.1 | 3 | 40.952
B-19322 VIALE 26 | 203.2 | concreto 3000 psi | Muros P12 T1 (EJES 12-15 ENTRE J-G) M=07,31,32,03,04,30,29 | 2026-05-08 | 5/15/2026 12:00:00 AM | 7 | 21 | 17.9 | 85 | MURO | 18.067 | 3 | 85.238
B-19322 VIALE 26 | 203.2 | concreto 3000 psi | Muros P12 T1 (EJES 12-15 ENTRE J-G) M=07,31,32,03,04,30,29 | 2026-05-08 | 5/15/2026 12:00:00 AM | 7 | 21 | 17.1 | 81 | MURO | 18.067 | 3 | 81.429
B-19322 VIALE 26 | 203.2 | concreto 3000 psi | Muros P12 T1 (EJES 12-15 ENTRE J-G) M=07,31,32,03,04,30,29 | 2026-05-08 | 5/15/2026 12:00:00 AM | 7 | 21 | 19.2 | 91 | MURO | 18.067 | 3 | 91.429
B-19322 VIALE 26 | 165.1 | concreto 3000 psi | Placa P12 T1 (ejes 04-06 entre A-J) | 2026-05-08 | 5/15/2026 12:00:00 AM | 7 | 21 | 16.5 | 78 | PLACA | 16.667 | 3 | 78.571
B-19322 VIALE 26 | 165.1 | concreto 3000 psi | Placa P12 T1 (ejes 04-06 entre A-J) | 2026-05-08 | 5/15/2026 12:00:00 AM | 7 | 21 | 17.2 | 82 | PLACA | 16.667 | 3 | 81.905
B-19322 VIALE 26 | 165.1 | concreto 3000 psi | Placa P12 T1 (ejes 04-06 entre A-J) | 2026-05-08 | 5/15/2026 12:00:00 AM | 7 | 21 | 16.3 | 78 | PLACA | 16.667 | 3 | 77.619
B-19322 VIALE 26 | 1 | concreto 3000 psi | Muros P11 T1 (EJES 01-02 ENTRE A-J) M=14,15,12,16,11 | 2026-05-07 | 5/14/2026 12:00:00 AM | 7 | 21 | 29.1 | 138 | MURO | 28.333 | 3 | 138.571
B-19322 VIALE 26 | 1 | concreto 3000 psi | Muros P11 T1 (EJES 01-02 ENTRE A-J) M=14,15,12,16,11 | 2026-05-07 | 5/14/2026 12:00:00 AM | 7 | 21 | 27.2 | 129 | MURO | 28.333 | 3 | 129.524
B-19322 VIALE 26 | 1 | concreto 3000 psi | Muros P11 T1 (EJES 01-02 ENTRE A-J) M=14,15,12,16,11 | 2026-05-07 | 5/14/2026 12:00:00 AM | 7 | 21 | 28.7 | 137 | MURO | 28.333 | 3 | 136.667
B-19322 VIALE 26 | 1 | concreto 3000 psi | Placa P12 T1 (ejes 06-08 entre A-J) | 2026-05-07 | 5/14/2026 12:00:00 AM | 7 | 21 | 26.1 | 124 | PLACA | 27.333 | 3 | 124.286
B-19322 VIALE 26 | 1 | concreto 3000 psi | Placa P12 T1 (ejes 06-08 entre A-J) | 2026-05-07 | 5/14/2026 12:00:00 AM | 7 | 21 | 28.5 | 136 | PLACA | 27.333 | 3 | 135.714
B-19322 VIALE 26 | 1 | concreto 3000 psi | Placa P12 T1 (ejes 06-08 entre A-J) | 2026-05-07 | 5/14/2026 12:00:00 AM | 7 | 21 | 27.4 | 130 | PLACA | 27.333 | 3 | 130.476
B-19322 VIALE 26 | 165.1 | concreto 3000 psi | Placa Cubierta T2 (ejes 05-08 / A-J) | 2026-05-11 | 5/18/2026 12:00:00 AM | 7 | 21 | 14.3 | 68 | PLACA | 13.833 | 3 | 68.095
B-19322 VIALE 26 | 165.1 | concreto 3000 psi | Placa Cubierta T2 (ejes 05-08 / A-J) | 2026-05-11 | 5/18/2026 12:00:00 AM | 7 | 21 | 14.6 | 70 | PLACA | 13.833 | 3 | 69.524
B-19322 VIALE 26 | 165.1 | concreto 3000 psi | Placa Cubierta T2 (ejes 05-08 / A-J) | 2026-05-11 | 5/18/2026 12:00:00 AM | 7 | 21 | 12.6 | 60 | PLACA | 13.833 | 3 | 60
B-19322 VIALE 26 | 165.1 | concreto 3000 psi | Placa P12 T1 (ejes 01-04 entre A-J) | 2026-05-11 | 5/18/2026 12:00:00 AM | 7 | 21 | 25.8 | 123 | PLACA | 27.267 | 3 | 122.857
B-19322 VIALE 26 | 165.1 | concreto 3000 psi | Placa P12 T1 (ejes 01-04 entre A-J) | 2026-05-11 | 5/18/2026 12:00:00 AM | 7 | 21 | 27.8 | 132 | PLACA | 27.267 | 3 | 132.381
B-19322 VIALE 26 | 165.1 | concreto 3000 psi | Placa P12 T1 (ejes 01-04 entre A-J) | 2026-05-11 | 5/18/2026 12:00:00 AM | 7 | 21 | 28.2 | 134 | PLACA | 27.267 | 3 | 134.286
B-19322 VIALE 26 | 228.6 | concreto 3000 psi | Muros P12 T1 (ejes 12-14 entre A-F) M=01,02,09,13,22,23,25 | 2026-05-11 | 5/18/2026 12:00:00 AM | 7 | 21 | 33.3 | 158 | MURO | 33.033 | 3 | 158.571
B-19322 VIALE 26 | 228.6 | concreto 3000 psi | Muros P12 T1 (ejes 12-14 entre A-F) M=01,02,09,13,22,23,25 | 2026-05-11 | 5/18/2026 12:00:00 AM | 7 | 21 | 33.6 | 160 | MURO | 33.033 | 3 | 160
B-19322 VIALE 26 | 228.6 | concreto 3000 psi | Muros P12 T1 (ejes 12-14 entre A-F) M=01,02,09,13,22,23,25 | 2026-05-11 | 5/18/2026 12:00:00 AM | 7 | 21 | 32.2 | 153 | MURO | 33.033 | 3 | 153.333
B-19322 VIALE 26 | 215.9 | concreto 3000 psi | Muros P12 T1 (ejes 09-10 entre J-G) M=02,09,13,22,23,25 | 2026-05-12 | 5/19/2026 12:00:00 AM | 7 | 21 | 33.4 | 159 | MURO | 33.767 | 3 | 159.048
B-19322 VIALE 26 | 215.9 | concreto 3000 psi | Muros P12 T1 (ejes 09-10 entre J-G) M=02,09,13,22,23,25 | 2026-05-12 | 5/19/2026 12:00:00 AM | 7 | 21 | 33.1 | 157 | MURO | 33.767 | 3 | 157.619
B-19322 VIALE 26 | 215.9 | concreto 3000 psi | Muros P12 T1 (ejes 09-10 entre J-G) M=02,09,13,22,23,25 | 2026-05-12 | 5/19/2026 12:00:00 AM | 7 | 21 | 34.8 | 166 | MURO | 33.767 | 3 | 165.714
B-19322 VIALE 26 | 190.5 | concreto 3000 psi | Placa P13 T1 (ejes 12-15 entre A-J) | 2026-05-13 | 5/20/2026 12:00:00 AM | 7 | 21 | 30.9 | 147 | PLACA | 31.3 | 3 | 147.143
B-19322 VIALE 26 | 190.5 | concreto 3000 psi | Placa P13 T1 (ejes 12-15 entre A-J) | 2026-05-13 | 5/20/2026 12:00:00 AM | 7 | 21 | 31.3 | 149 | PLACA | 31.3 | 3 | 149.048
B-19322 VIALE 26 | 190.5 | concreto 3000 psi | Placa P13 T1 (ejes 12-15 entre A-J) | 2026-05-13 | 5/20/2026 12:00:00 AM | 7 | 21 | 31.7 | 151 | PLACA | 31.3 | 3 | 150.952
B-19322 VIALE 26 | 228.6 | concreto 3000 psi | Muros P12 T1 (ejes 08-10 entre A-F, eje 8 entre J-G) M=02,13,25,23,24,09,21 | 2026-05-13 | 5/20/2026 12:00:00 AM | 7 | 21 | 28.9 | 137 | MURO | 27.233 | 3 | 137.619
B-19322 VIALE 26 | 228.6 | concreto 3000 psi | Muros P12 T1 (ejes 08-10 entre A-F, eje 8 entre J-G) M=02,13,25,23,24,09,21 | 2026-05-13 | 5/20/2026 12:00:00 AM | 7 | 21 | 26.7 | 127 | MURO | 27.233 | 3 | 127.143
B-19322 VIALE 26 | 228.6 | concreto 3000 psi | Muros P12 T1 (ejes 08-10 entre A-F, eje 8 entre J-G) M=02,13,25,23,24,09,21 | 2026-05-13 | 5/20/2026 12:00:00 AM | 7 | 21 | 26.1 | 124 | MURO | 27.233 | 3 | 124.286
B-19322 VIALE 26 | 228.6 | concreto 3000 psi | Muros P12 T1 (ejes 06-07 entre A-J) | 2026-05-14 | 5/21/2026 12:00:00 AM | 7 | 21 | 31.5 | 150 | MURO | 31.767 | 3 | 150
B-19322 VIALE 26 | 228.6 | concreto 3000 psi | Muros P12 T1 (ejes 06-07 entre A-J) | 2026-05-14 | 5/21/2026 12:00:00 AM | 7 | 21 | 31.2 | 149 | MURO | 31.767 | 3 | 148.571
B-19322 VIALE 26 | 228.6 | concreto 3000 psi | Muros P12 T1 (ejes 06-07 entre A-J) | 2026-05-14 | 5/21/2026 12:00:00 AM | 7 | 21 | 32.6 | 155 | MURO | 31.767 | 3 | 155.238
B-19322 VIALE 26 | 190.5 | concreto 3000 psi | Placa P13 T1 (ejes 10-12 entre A-J) | 2026-05-14 | 5/21/2026 12:00:00 AM | 7 | 21 | 36.8 | 175 | PLACA | 38.1 | 3 | 175.238
B-19322 VIALE 26 | 190.5 | concreto 3000 psi | Placa P13 T1 (ejes 10-12 entre A-J) | 2026-05-14 | 5/21/2026 12:00:00 AM | 7 | 21 | 39.2 | 187 | PLACA | 38.1 | 3 | 186.667
B-19322 VIALE 26 | 190.5 | concreto 3000 psi | Placa P13 T1 (ejes 10-12 entre A-J) | 2026-05-14 | 5/21/2026 12:00:00 AM | 7 | 21 | 38.3 | 182 | PLACA | 38.1 | 3 | 182.381
B-19322 VIALE 26 | 228.6 | concreto 3000 psi | Muros P12 T1 (ejes 04-05 entre A-J) | 2026-05-15 | 5/22/2026 12:00:00 AM | 7 | 21 | 26.3 | 125 | MURO | 26.4 | 3 | 125.238
B-19322 VIALE 26 | 228.6 | concreto 3000 psi | Muros P12 T1 (ejes 04-05 entre A-J) | 2026-05-15 | 5/22/2026 12:00:00 AM | 7 | 21 | 26 | 124 | MURO | 26.4 | 3 | 123.81
B-19322 VIALE 26 | 228.6 | concreto 3000 psi | Muros P12 T1 (ejes 04-05 entre A-J) | 2026-05-15 | 5/22/2026 12:00:00 AM | 7 | 21 | 26.9 | 128 | MURO | 26.4 | 3 | 128.095
B-19322 VIALE 26 | 165.1 | concreto 3000 psi | Placa P13 T1 (ejes 08-10 entre A-J) y escalera P9 a P10 T1 | 2026-05-15 | 5/22/2026 12:00:00 AM | 7 | 21 | 36 | 172 | PLACA | 36.133 | 3 | 171.429
B-19322 VIALE 26 | 165.1 | concreto 3000 psi | Placa P13 T1 (ejes 08-10 entre A-J) y escalera P9 a P10 T1 | 2026-05-15 | 5/22/2026 12:00:00 AM | 7 | 21 | 35.5 | 169 | PLACA | 36.133 | 3 | 169.048
B-19322 VIALE 26 | 165.1 | concreto 3000 psi | Placa P13 T1 (ejes 08-10 entre A-J) y escalera P9 a P10 T1 | 2026-05-15 | 5/22/2026 12:00:00 AM | 7 | 21 | 36.9 | 176 | PLACA | 36.133 | 3 | 175.714
B-19322 VIALE 26 | 165.1 | concreto 3000 psi | Placa cubierta T2 (ejes 01-05-10 entre A-J) | 2026-05-16 | 5/23/2026 12:00:00 AM | 7 | 21 | 21 | 100 | PLACA | 21.167 | 3 | 100
B-19322 VIALE 26 | 165.1 | concreto 3000 psi | Placa cubierta T2 (ejes 01-05-10 entre A-J) | 2026-05-16 | 5/23/2026 12:00:00 AM | 7 | 21 | 21.3 | 102 | PLACA | 21.167 | 3 | 101.429
B-19322 VIALE 26 | 165.1 | concreto 3000 psi | Placa cubierta T2 (ejes 01-05-10 entre A-J) | 2026-05-16 | 5/23/2026 12:00:00 AM | 7 | 21 | 21.2 | 101 | PLACA | 21.167 | 3 | 100.952
B-19322 VIALE 26 | 228.6 | concreto 3000 psi | Muros P12 T1 (eje 03 entre A-J)M=08,21,23 | 2026-05-16 | 5/23/2026 12:00:00 AM | 7 | 21 | 34.2 | 163 | MURO | 33.9 | 3 | 162.857
B-19322 VIALE 26 | 228.6 | concreto 3000 psi | Muros P12 T1 (eje 03 entre A-J)M=08,21,23 | 2026-05-16 | 5/23/2026 12:00:00 AM | 7 | 21 | 33.8 | 161 | MURO | 33.9 | 3 | 160.952
B-19322 VIALE 26 | 228.6 | concreto 3000 psi | Muros P12 T1 (eje 03 entre A-J)M=08,21,23 | 2026-05-16 | 5/23/2026 12:00:00 AM | 7 | 21 | 33.7 | 160 | MURO | 33.9 | 3 | 160.476
B-19322 VIALE 26 | 228.6 | concreto 3000 psi | Muros P12 T1 (ejes 01-02 entre B-I)M=08,21,2305,11,12,15,14 | 2026-05-19 | 5/26/2026 12:00:00 AM | 7 | 21 | 41 | 195 | MURO | 40.5 | 3 | 195.238
B-19322 VIALE 26 | 228.6 | concreto 3000 psi | Muros P12 T1 (ejes 01-02 entre B-I)M=08,21,2305,11,12,15,14 | 2026-05-19 | 5/26/2026 12:00:00 AM | 7 | 21 | 40.3 | 192 | MURO | 40.5 | 3 | 191.905
B-19322 VIALE 26 | 228.6 | concreto 3000 psi | Muros P12 T1 (ejes 01-02 entre B-I)M=08,21,2305,11,12,15,14 | 2026-05-19 | 5/26/2026 12:00:00 AM | 7 | 21 | 40.2 | 192 | MURO | 40.5 | 3 | 191.429
B-19322 VIALE 26 | 184.15 | concreto 3000 psi | Placa P13 T1 (ejes 06-08 entre A-J) | 2026-05-19 | 5/26/2026 12:00:00 AM | 7 | 21 | 35.5 | 169 | PLACA | 36.133 | 3 | 169.048
B-19322 VIALE 26 | 184.15 | concreto 3000 psi | Placa P13 T1 (ejes 06-08 entre A-J) | 2026-05-19 | 5/26/2026 12:00:00 AM | 7 | 21 | 35.3 | 168 | PLACA | 36.133 | 3 | 168.095
B-19322 VIALE 26 | 184.15 | concreto 3000 psi | Placa P13 T1 (ejes 06-08 entre A-J) | 2026-05-19 | 5/26/2026 12:00:00 AM | 7 | 21 | 37.6 | 179 | PLACA | 36.133 | 3 | 179.048
B-19322 VIALE 26 | 165.1 | concreto 3000 psi | Placa P13 T1 (ejes 04-06 entre A-J) | 2026-05-20 | 5/27/2026 12:00:00 AM | 7 | 21 | 20.2 | 96 | PLACA | 19.933 | 3 | 96.19
B-19322 VIALE 26 | 165.1 | concreto 3000 psi | Placa P13 T1 (ejes 04-06 entre A-J) | 2026-05-20 | 5/27/2026 12:00:00 AM | 7 | 21 | 20.3 | 96 | PLACA | 19.933 | 3 | 96.667
B-19322 VIALE 26 | 165.1 | concreto 3000 psi | Placa P13 T1 (ejes 04-06 entre A-J) | 2026-05-20 | 5/27/2026 12:00:00 AM | 7 | 21 | 19.3 | 92 | PLACA | 19.933 | 3 | 91.905
B-19322 VIALE 26 | 228.6 | concreto 3000 psi | Muros P13 T1 (ejes 12-15 entre J-G) M=07,03,04,31,32,30,29 | 2026-05-20 | 5/27/2026 12:00:00 AM | 7 | 21 | 32.2 | 153 | MURO | 31.067 | 3 | 153.333
B-19322 VIALE 26 | 228.6 | concreto 3000 psi | Muros P13 T1 (ejes 12-15 entre J-G) M=07,03,04,31,32,30,29 | 2026-05-20 | 5/27/2026 12:00:00 AM | 7 | 21 | 30 | 143 | MURO | 31.067 | 3 | 142.857
B-19322 VIALE 26 | 228.6 | concreto 3000 psi | Muros P13 T1 (ejes 12-15 entre J-G) M=07,03,04,31,32,30,29 | 2026-05-20 | 5/27/2026 12:00:00 AM | 7 | 21 | 31 | 148 | MURO | 31.067 | 3 | 147.619
B-19322 VIALE 26 | 152.4 | concreto 3000 psi | Escalera T2 (Piso 14 a Cubierta) | 2026-05-21 | 5/28/2026 12:00:00 AM | 7 | 21 | 16.5 | 78 |  | 16.367 | 3 | 78.571
B-19322 VIALE 26 | 152.4 | concreto 3000 psi | Escalera T2 (Piso 14 a Cubierta) | 2026-05-21 | 5/28/2026 12:00:00 AM | 7 | 21 | 16.3 | 77 |  | 16.367 | 3 | 77.619
B-19322 VIALE 26 | 152.4 | concreto 3000 psi | Escalera T2 (Piso 14 a Cubierta) | 2026-05-21 | 5/28/2026 12:00:00 AM | 7 | 21 | 16.3 | 78 |  | 16.367 | 3 | 77.619
B-19322 VIALE 26 | 215.9 | concreto 3000 psi | Muros P13 T1 (ejes 12-14 entre A-F) M=01,25,22,09,23,02,13 | 2026-05-21 | 5/28/2026 12:00:00 AM | 7 | 21 | 36.8 | 175 | MURO | 34.933 | 3 | 175.238
B-19322 VIALE 26 | 215.9 | concreto 3000 psi | Muros P13 T1 (ejes 12-14 entre A-F) M=01,25,22,09,23,02,13 | 2026-05-21 | 5/28/2026 12:00:00 AM | 7 | 21 | 33 | 157 | MURO | 34.933 | 3 | 157.143
B-19322 VIALE 26 | 215.9 | concreto 3000 psi | Muros P13 T1 (ejes 12-14 entre A-F) M=01,25,22,09,23,02,13 | 2026-05-21 | 5/28/2026 12:00:00 AM | 7 | 21 | 35 | 166 | MURO | 34.933 | 3 | 166.667
B-19322 VIALE 26 | 165.1 | concreto 3000 psi | Placa P13 T1 (ejes 01-04 entre A-J) | 2026-05-21 | 5/28/2026 12:00:00 AM | 7 | 21 | 47.2 | 225 | PLACA | 45.1 | 3 | 224.762
B-19322 VIALE 26 | 165.1 | concreto 3000 psi | Placa P13 T1 (ejes 01-04 entre A-J) | 2026-05-21 | 5/28/2026 12:00:00 AM | 7 | 21 | 43.9 | 209 | PLACA | 45.1 | 3 | 209.048
B-19322 VIALE 26 | 165.1 | concreto 3000 psi | Placa P13 T1 (ejes 01-04 entre A-J) | 2026-05-21 | 5/28/2026 12:00:00 AM | 7 | 21 | 44.2 | 211 | PLACA | 45.1 | 3 | 210.476
B-19322 VIALE 26 | 196.85 | concreto 3000 psi | Muros P13 T1 (ejes 10-11 entre A-J) M=02,09,22,13,25,23 | 2026-05-21 | 5/28/2026 12:00:00 AM | 7 | 21 | 30.3 | 144 | MURO | 29.367 | 3 | 144.286
B-19322 VIALE 26 | 196.85 | concreto 3000 psi | Muros P13 T1 (ejes 10-11 entre A-J) M=02,09,22,13,25,23 | 2026-05-21 | 5/28/2026 12:00:00 AM | 7 | 21 | 29.2 | 139 | MURO | 29.367 | 3 | 139.048
B-19322 VIALE 26 | 196.85 | concreto 3000 psi | Muros P13 T1 (ejes 10-11 entre A-J) M=02,09,22,13,25,23 | 2026-05-21 | 5/28/2026 12:00:00 AM | 7 | 21 | 28.6 | 136 | MURO | 29.367 | 3 | 136.19
B-19322 VIALE 26 | 152.4 | concreto 3000 psi | Muros Cubierta T2 (ejes 1-3 ascensores y ductos) | 2026-05-23 | 5/30/2026 12:00:00 AM | 7 | 21 | 11.9 | 56 | MURO | 13.267 | 3 | 56.667
B-19322 VIALE 26 | 152.4 | concreto 3000 psi | Muros Cubierta T2 (ejes 1-3 ascensores y ductos) | 2026-05-23 | 5/30/2026 12:00:00 AM | 7 | 21 | 13.8 | 65 | MURO | 13.267 | 3 | 65.714
B-19322 VIALE 26 | 152.4 | concreto 3000 psi | Muros Cubierta T2 (ejes 1-3 ascensores y ductos) | 2026-05-23 | 5/30/2026 12:00:00 AM | 7 | 21 | 14.1 | 67 | MURO | 13.267 | 3 | 67.143
B-19322 VIALE 26 | 184.15 | concreto 3000 psi | Muros P13 T1 (ejes 08-09 entre J-G) M=02,13,09,22,23,24 | 2026-05-23 | 5/30/2026 12:00:00 AM | 7 | 21 | 32.8 | 156 | MURO | 33.967 | 3 | 156.19
B-19322 VIALE 26 | 184.15 | concreto 3000 psi | Muros P13 T1 (ejes 08-09 entre J-G) M=02,13,09,22,23,24 | 2026-05-23 | 5/30/2026 12:00:00 AM | 7 | 21 | 35.7 | 170 | MURO | 33.967 | 3 | 170
B-19322 VIALE 26 | 184.15 | concreto 3000 psi | Muros P13 T1 (ejes 08-09 entre J-G) M=02,13,09,22,23,24 | 2026-05-23 | 5/30/2026 12:00:00 AM | 7 | 21 | 33.4 | 159 | MURO | 33.967 | 3 | 159.048
B-19322 VIALE 26 | 203.2 | concreto 3000 psi | Muros P13 T1 (ejes 07-08 entre A-F) M=02,13,09,22,23,24 | 2026-05-25 | 6/1/2026 12:00:00 AM | 7 | 21 | 25.7 | 122 | MURO | 28.133 | 3 | 122.381
B-19322 VIALE 26 | 203.2 | concreto 3000 psi | Muros P13 T1 (ejes 07-08 entre A-F) M=02,13,09,22,23,24 | 2026-05-25 | 6/1/2026 12:00:00 AM | 7 | 21 | 31.2 | 149 | MURO | 28.133 | 3 | 148.571
B-19322 VIALE 26 | 203.2 | concreto 3000 psi | Muros P13 T1 (ejes 07-08 entre A-F) M=02,13,09,22,23,24 | 2026-05-25 | 6/1/2026 12:00:00 AM | 7 | 21 | 27.5 | 131 | MURO | 28.133 | 3 | 130.952
B-19322 VIALE 26 | 190.5 | concreto 3000 psi | Placa T1 P14 (ejes 12-15 entre A-J) | 2026-05-25 | 6/1/2026 12:00:00 AM | 7 | 21 | 45.7 | 218 | PLACA | 42.9 | 3 | 217.619
B-19322 VIALE 26 | 190.5 | concreto 3000 psi | Placa T1 P14 (ejes 12-15 entre A-J) | 2026-05-25 | 6/1/2026 12:00:00 AM | 7 | 21 | 45.1 | 214 | PLACA | 42.9 | 3 | 214.762
B-19322 VIALE 26 | 190.5 | concreto 3000 psi | Placa T1 P14 (ejes 12-15 entre A-J) | 2026-05-25 | 6/1/2026 12:00:00 AM | 7 | 21 | 37.9 | 180 | PLACA | 42.9 | 3 | 180.476
B-19322 VIALE 26 | 190.5 | concreto 3000 psi | Muros P13 T1 (ejes 05-06 entre A-J) M=02,13,09,22,23,24 | 2026-05-26 | 6/2/2026 12:00:00 AM | 7 | 21 | 34.6 | 165 | MURO | 36.833 | 3 | 164.762
B-19322 VIALE 26 | 190.5 | concreto 3000 psi | Muros P13 T1 (ejes 05-06 entre A-J) M=02,13,09,22,23,24 | 2026-05-26 | 6/2/2026 12:00:00 AM | 7 | 21 | 35.7 | 170 | MURO | 36.833 | 3 | 170
B-19322 VIALE 26 | 190.5 | concreto 3000 psi | Muros P13 T1 (ejes 05-06 entre A-J) M=02,13,09,22,23,24 | 2026-05-26 | 6/2/2026 12:00:00 AM | 7 | 21 | 40.2 | 192 | MURO | 36.833 | 3 | 191.429
B-19322 VIALE 26 | 215.9 | concreto 3000 psi | Muros P13 T1 (ejes 03-04 entre A-J) M=02,08,21,13,23,24 | 2026-05-27 | 6/3/2026 12:00:00 AM | 7 | 21 | 27.6 | 131 | MURO | 28.833 | 3 | 131.429
B-19322 VIALE 26 | 215.9 | concreto 3000 psi | Muros P13 T1 (ejes 03-04 entre A-J) M=02,08,21,13,23,24 | 2026-05-27 | 6/3/2026 12:00:00 AM | 7 | 21 | 28 | 134 | MURO | 28.833 | 3 | 133.333
B-19322 VIALE 26 | 215.9 | concreto 3000 psi | Muros P13 T1 (ejes 03-04 entre A-J) M=02,08,21,13,23,24 | 2026-05-27 | 6/3/2026 12:00:00 AM | 7 | 21 | 30.9 | 147 | MURO | 28.833 | 3 | 147.143
B-19322 VIALE 26 | 184.15 | concreto 3000 psi | Placa P14 T1 (ejes 10-12 entre A-J) | 2026-05-27 | 6/3/2026 12:00:00 AM | 7 | 21 | 38 | 181 | PLACA | 35.933 | 3 | 180.952
B-19322 VIALE 26 | 184.15 | concreto 3000 psi | Placa P14 T1 (ejes 10-12 entre A-J) | 2026-05-27 | 6/3/2026 12:00:00 AM | 7 | 21 | 36.4 | 174 | PLACA | 35.933 | 3 | 173.333
B-19322 VIALE 26 | 184.15 | concreto 3000 psi | Placa P14 T1 (ejes 10-12 entre A-J) | 2026-05-27 | 6/3/2026 12:00:00 AM | 7 | 21 | 33.4 | 159 | PLACA | 35.933 | 3 | 159.048
B-19322 VIALE 26 | 234.95 | concreto 3000 psi | Muros P13 T1 (ejes 01-02 entre A-J) M=01,18,20,17,05,16,11,14 | 2026-05-28 | 6/4/2026 12:00:00 AM | 7 | 21 | 38.3 | 182 | MURO | 39.2 | 3 | 182.381
B-19322 VIALE 26 | 234.95 | concreto 3000 psi | Muros P13 T1 (ejes 01-02 entre A-J) M=01,18,20,17,05,16,11,14 | 2026-05-28 | 6/4/2026 12:00:00 AM | 7 | 21 | 38.1 | 181 | MURO | 39.2 | 3 | 181.429
B-19322 VIALE 26 | 234.95 | concreto 3000 psi | Muros P13 T1 (ejes 01-02 entre A-J) M=01,18,20,17,05,16,11,14 | 2026-05-28 | 6/4/2026 12:00:00 AM | 7 | 21 | 41.2 | 196 | MURO | 39.2 | 3 | 196.19
B-19322 VIALE 26 | 177.8 | concreto 3000 psi | Placa P14 T1 (ejes 08-10 entre A-J) | 2026-05-28 | 6/4/2026 12:00:00 AM | 7 | 21 | 43.3 | 206 | PLACA | 42.167 | 3 | 206.19
B-19322 VIALE 26 | 177.8 | concreto 3000 psi | Placa P14 T1 (ejes 08-10 entre A-J) | 2026-05-28 | 6/4/2026 12:00:00 AM | 7 | 21 | 41.2 | 196 | PLACA | 42.167 | 3 | 196.19
B-19322 VIALE 26 | 177.8 | concreto 3000 psi | Placa P14 T1 (ejes 08-10 entre A-J) | 2026-05-28 | 6/4/2026 12:00:00 AM | 7 | 21 | 42 | 200 | PLACA | 42.167 | 3 | 200
B-19322 VIALE 26 | 203.2 | concreto 3000 psi | Placa P14 T1 (ejes 06-08 entre A-J) | 2026-05-29 | 6/5/2026 12:00:00 AM | 7 | 21 | 38.4 | 183 | PLACA | 39.6 | 3 | 182.857
B-19322 VIALE 26 | 203.2 | concreto 3000 psi | Placa P14 T1 (ejes 06-08 entre A-J) | 2026-05-29 | 6/5/2026 12:00:00 AM | 7 | 21 | 40.2 | 191 | PLACA | 39.6 | 3 | 191.429
B-19322 VIALE 26 | 203.2 | concreto 3000 psi | Placa P14 T1 (ejes 06-08 entre A-J) | 2026-05-29 | 6/5/2026 12:00:00 AM | 7 | 21 | 40.2 | 192 | PLACA | 39.6 | 3 | 191.429
B-19322 VIALE 26 | 1 | concreto 3000 psi | Muros Cubierta T2 (ejes 1-3 ascensores y ductos tramo superior / pórtico costado norte hasta viga intermedia) | 2026-06-02 | 6/9/2026 12:00:00 AM | 7 | 21 | 24.3 | 116 | MURO | 23.3 | 3 | 115.714
B-19322 VIALE 26 | 1 | concreto 3000 psi | Muros Cubierta T2 (ejes 1-3 ascensores y ductos tramo superior / pórtico costado norte hasta viga intermedia) | 2026-06-02 | 6/9/2026 12:00:00 AM | 7 | 21 | 23.2 | 110 | MURO | 23.3 | 3 | 110.476
B-19322 VIALE 26 | 1 | concreto 3000 psi | Muros Cubierta T2 (ejes 1-3 ascensores y ductos tramo superior / pórtico costado norte hasta viga intermedia) | 2026-06-02 | 6/9/2026 12:00:00 AM | 7 | 21 | 22.4 | 106 | MURO | 23.3 | 3 | 106.667
B-19322 VIALE 26 | 1 | concreto 3000 psi | Placa P14 T1 (ejes 04-06 entre A-J) y escalera P11 a P12 | 2026-06-03 | 6/10/2026 12:00:00 AM | 7 | 21 | 38.8 | 185 | PLACA | 39.133 | 3 | 184.762
B-19322 VIALE 26 | 1 | concreto 3000 psi | Placa P14 T1 (ejes 04-06 entre A-J) y escalera P11 a P12 | 2026-06-03 | 6/10/2026 12:00:00 AM | 7 | 21 | 38.4 | 183 | PLACA | 39.133 | 3 | 182.857
B-19322 VIALE 26 | 1 | concreto 3000 psi | Placa P14 T1 (ejes 04-06 entre A-J) y escalera P11 a P12 | 2026-06-03 | 6/10/2026 12:00:00 AM | 7 | 21 | 40.2 | 192 | PLACA | 39.133 | 3 | 191.429
B-19322 VIALE 26 | 158.75 | concreto 3000 psi | Placa P14 T1 (ejes 01-04 entre A-J) | 2026-06-04 | 6/11/2026 12:00:00 AM | 7 | 21 | 34.1 | 162 | PLACA | 34.467 | 3 | 162.381
B-19322 VIALE 26 | 158.75 | concreto 3000 psi | Placa P14 T1 (ejes 01-04 entre A-J) | 2026-06-04 | 6/11/2026 12:00:00 AM | 7 | 21 | 34.3 | 164 | PLACA | 34.467 | 3 | 163.333
B-19322 VIALE 26 | 158.75 | concreto 3000 psi | Placa P14 T1 (ejes 01-04 entre A-J) | 2026-06-04 | 6/11/2026 12:00:00 AM | 7 | 21 | 35 | 167 | PLACA | 34.467 | 3 | 166.667
B-19322 VIALE 26 | 203.2 | concreto 3000 psi | Muros P14 T1 (ejes 12-15 entre J-G) M=07,04,28,29,31,23,02,13 | 2026-06-04 | 6/11/2026 12:00:00 AM | 7 | 21 | 31.8 | 151 | MURO | 31.9 | 3 | 151.429
B-19322 VIALE 26 | 203.2 | concreto 3000 psi | Muros P14 T1 (ejes 12-15 entre J-G) M=07,04,28,29,31,23,02,13 | 2026-06-04 | 6/11/2026 12:00:00 AM | 7 | 21 | 32.7 | 156 | MURO | 31.9 | 3 | 155.714
B-19322 VIALE 26 | 203.2 | concreto 3000 psi | Muros P14 T1 (ejes 12-15 entre J-G) M=07,04,28,29,31,23,02,13 | 2026-06-04 | 6/11/2026 12:00:00 AM | 7 | 21 | 31.2 | 149 | MURO | 31.9 | 3 | 148.571
B-19322 VIALE 26 | 203.2 | concreto 3000 psi | Muros P14 T1 (ejes 12-14 entre A-F) M=0,,02,13,09,22,23,25 | 2026-06-06 | 6/13/2026 12:00:00 AM | 7 | 21 | 25.3 | 120 | MURO | 26.067 | 3 | 120.476
B-19322 VIALE 26 | 203.2 | concreto 3000 psi | Muros P14 T1 (ejes 12-14 entre A-F) M=0,,02,13,09,22,23,25 | 2026-06-06 | 6/13/2026 12:00:00 AM | 7 | 21 | 27.2 | 130 | MURO | 26.067 | 3 | 129.524
B-19322 VIALE 26 | 203.2 | concreto 3000 psi | Muros P14 T1 (ejes 12-14 entre A-F) M=0,,02,13,09,22,23,25 | 2026-06-06 | 6/13/2026 12:00:00 AM | 7 | 21 | 25.7 | 122 | MURO | 26.067 | 3 | 122.381
B-19322 VIALE 26 | 152.4 | concreto 3000 psi | Placa Cubierta escalera T2 | 2026-06-09 | 6/16/2026 12:00:00 AM | 7 | 21 | 24.5 | 116 | PLACA | 24.267 | 3 | 116.667
B-19322 VIALE 26 | 152.4 | concreto 3000 psi | Placa Cubierta escalera T2 | 2026-06-09 | 6/16/2026 12:00:00 AM | 7 | 21 | 24.8 | 118 | PLACA | 24.267 | 3 | 118.095
B-19322 VIALE 26 | 152.4 | concreto 3000 psi | Placa Cubierta escalera T2 | 2026-06-09 | 6/16/2026 12:00:00 AM | 7 | 21 | 23.5 | 112 | PLACA | 24.267 | 3 | 111.905
B-19322 VIALE 26 | 203.2 | 3000 PSI | MUROS T2 913 EJE 2 AL 1 ENTRE A YD M=19,20,21,22,23,24 | 2026-04-10 | 4/16/2026 12:00:00 AM | 6 | 21 | 19.1 | 91 | MURO | 21.1 | 3 | 90.952
B-19322 VIALE 26 | 203.2 | 3000 PSI | MUROS T2 913 EJE 2 AL 1 ENTRE A YD M=19,20,21,22,23,24 | 2026-04-10 | 4/16/2026 12:00:00 AM | 6 | 21 | 22 | 105 | MURO | 21.1 | 3 | 104.762
B-19322 VIALE 26 | 203.2 | 3000 PSI | MUROS T2 913 EJE 2 AL 1 ENTRE A YD M=19,20,21,22,23,24 | 2026-04-10 | 4/16/2026 12:00:00 AM | 6 | 21 | 22.2 | 106 | MURO | 21.1 | 3 | 105.714
B-19322 VIALE 26 | 228.6 | 3000 PSI | MUROS T1 P9 EJES 5-6 ENTTE A Y J M=2,9,13,22,23,24 | 2026-04-10 | 4/16/2026 12:00:00 AM | 6 | 21 | 20.7 | 98 | MURO | 20.8 | 3 | 98.571
B-19322 VIALE 26 | 228.6 | 3000 PSI | MUROS T1 P9 EJES 5-6 ENTTE A Y J M=2,9,13,22,23,24 | 2026-04-10 | 4/16/2026 12:00:00 AM | 6 | 21 | 20.8 | 99 | MURO | 20.8 | 3 | 99.048
B-19322 VIALE 26 | 228.6 | 3000 PSI | MUROS T1 P9 EJES 5-6 ENTTE A Y J M=2,9,13,22,23,24 | 2026-04-10 | 4/16/2026 12:00:00 AM | 6 | 21 | 20.9 | 100 | MURO | 20.8 | 3 | 99.524
B-19322 VIALE 26 | 152.4 | 3000 PSI | PLACA T1 PISO 10 EJES 8 Y 10 ENTRE A Y J | 2026-04-14 | 4/20/2026 12:00:00 AM | 6 | 21 | 18.1 | 86 | PLACA | 18.1 | 3 | 86.19
B-19322 VIALE 26 | 152.4 | 3000 PSI | PLACA T1 PISO 10 EJES 8 Y 10 ENTRE A Y J | 2026-04-14 | 4/20/2026 12:00:00 AM | 6 | 21 | 18.1 | 86 | PLACA | 18.1 | 3 | 86.19
B-19322 VIALE 26 | 152.4 | 3000 PSI | PLACA T1 PISO 10 EJES 8 Y 10 ENTRE A Y J | 2026-04-14 | 4/20/2026 12:00:00 AM | 6 | 21 | 18.1 | 86 | PLACA | 18.1 | 3 | 86.19
B-19322 VIALE 26 | 228.6 | 3000 PSI | MUROS T2 P9 EJE 1 Y 2 ENTRE A Y J M=1,18,11,12,17 | 2026-04-14 | 4/20/2026 12:00:00 AM | 6 | 21 | 19.9 | 94 | MURO | 19.3 | 3 | 94.762
B-19322 VIALE 26 | 228.6 | 3000 PSI | MUROS T2 P9 EJE 1 Y 2 ENTRE A Y J M=1,18,11,12,17 | 2026-04-14 | 4/20/2026 12:00:00 AM | 6 | 21 | 18.7 | 89 | MURO | 19.3 | 3 | 89.048
B-19322 VIALE 26 | 228.6 | 3000 PSI | MUROS T2 P9 EJE 1 Y 2 ENTRE A Y J M=1,18,11,12,17 | 2026-04-14 | 4/20/2026 12:00:00 AM | 6 | 21 | 19.3 | 92 | MURO | 19.3 | 3 | 91.905
B-19322 VIALE 26 | 203.2 | 3000 PSI | MUROS T2 P14 EJES 11 AL 15 ENTRE J Y F M=9,29,52 | 2026-04-16 | 4/22/2026 12:00:00 AM | 6 | 21 | 19.8 | 94 | MURO | 18.2 | 3 | 94.286
B-19322 VIALE 26 | 203.2 | 3000 PSI | MUROS T2 P14 EJES 11 AL 15 ENTRE J Y F M=9,29,52 | 2026-04-16 | 4/22/2026 12:00:00 AM | 6 | 21 | 18.3 | 87 | MURO | 18.2 | 3 | 87.143
B-19322 VIALE 26 | 203.2 | 3000 PSI | MUROS T2 P14 EJES 11 AL 15 ENTRE J Y F M=9,29,52 | 2026-04-16 | 4/22/2026 12:00:00 AM | 6 | 21 | 16.5 | 78 | MURO | 18.2 | 3 | 78.571
B-19322 VIALE 26 | 177.8 | 3000 PSI | PLACA T1 PISO 10 EJES 4-6 ENTRE A Y J | 2026-04-16 | 4/22/2026 12:00:00 AM | 6 | 21 | 18.7 | 89 | PLACA | 19.767 | 3 | 89.048
B-19322 VIALE 26 | 177.8 | 3000 PSI | PLACA T1 PISO 10 EJES 4-6 ENTRE A Y J | 2026-04-16 | 4/22/2026 12:00:00 AM | 6 | 21 | 20 | 95 | PLACA | 19.767 | 3 | 95.238
B-19322 VIALE 26 | 177.8 | 3000 PSI | PLACA T1 PISO 10 EJES 4-6 ENTRE A Y J | 2026-04-16 | 4/22/2026 12:00:00 AM | 6 | 21 | 20.6 | 98 | PLACA | 19.767 | 3 | 98.095
B-19322 VIALE 26 | 215.6 | 3000 PSI | MUROS T1 P10 EJE 11-14 ENTRE A YF M=9,22,1,25,2,23 | 2026-04-16 | 4/22/2026 12:00:00 AM | 6 | 21 | 17 | 81 | MURO | 17.167 | 3 | 80.952
B-19322 VIALE 26 | 215.6 | 3000 PSI | MUROS T1 P10 EJE 11-14 ENTRE A YF M=9,22,1,25,2,23 | 2026-04-16 | 4/22/2026 12:00:00 AM | 6 | 21 | 16.8 | 80 | MURO | 17.167 | 3 | 80
B-19322 VIALE 26 | 215.6 | 3000 PSI | MUROS T1 P10 EJE 11-14 ENTRE A YF M=9,22,1,25,2,23 | 2026-04-16 | 4/22/2026 12:00:00 AM | 6 | 21 | 17.7 | 84 | MURO | 17.167 | 3 | 84.286
B-19322 VIALE 26 | 228.6 | concreto 3000 psi | Muros P12 T1 (ejes 06-07 entre A-J) | 2026-05-14 | 5/20/2026 12:00:00 AM | 6 | 21 | 32 | 152 | MURO | 31.4 | 3 | 152.381
B-19322 VIALE 26 | 228.6 | concreto 3000 psi | Muros P12 T1 (ejes 06-07 entre A-J) | 2026-05-14 | 5/20/2026 12:00:00 AM | 6 | 21 | 30.8 | 146 | MURO | 31.4 | 3 | 146.667
B-19322 VIALE 26 | 228.6 | concreto 3000 psi | Muros P12 T1 (ejes 06-07 entre A-J) | 2026-05-14 | 5/20/2026 12:00:00 AM | 6 | 21 | 31.4 | 150 | MURO | 31.4 | 3 | 149.524
B-19322 VIALE 26 | 190.5 | concreto 3000 psi | Placa P13 T1 (ejes 10-12 entre A-J) | 2026-05-14 | 5/20/2026 12:00:00 AM | 6 | 21 | 37.7 | 179 | PLACA | 38.667 | 3 | 179.524
B-19322 VIALE 26 | 190.5 | concreto 3000 psi | Placa P13 T1 (ejes 10-12 entre A-J) | 2026-05-14 | 5/20/2026 12:00:00 AM | 6 | 21 | 40.4 | 192 | PLACA | 38.667 | 3 | 192.381
B-19322 VIALE 26 | 190.5 | concreto 3000 psi | Placa P13 T1 (ejes 10-12 entre A-J) | 2026-05-14 | 5/20/2026 12:00:00 AM | 6 | 21 | 37.9 | 180 | PLACA | 38.667 | 3 | 180.476
B-19322 VIALE 26 | 203.2 | concreto 3000 psi | Muros P14 T1 (ejes 12-14 entre A-F) M=0,,02,13,09,22,23,25 | 2026-06-06 | 6/12/2026 12:00:00 AM | 6 | 21 | 23.4 | 111 | MURO | 23.3 | 3 | 111.429
B-19322 VIALE 26 | 203.2 | concreto 3000 psi | Muros P14 T1 (ejes 12-14 entre A-F) M=0,,02,13,09,22,23,25 | 2026-06-06 | 6/12/2026 12:00:00 AM | 6 | 21 | 22 | 105 | MURO | 23.3 | 3 | 104.762
B-19322 VIALE 26 | 203.2 | concreto 3000 psi | Muros P14 T1 (ejes 12-14 entre A-F) M=0,,02,13,09,22,23,25 | 2026-06-06 | 6/12/2026 12:00:00 AM | 6 | 21 | 24.5 | 117 | MURO | 23.3 | 3 | 116.667
B-19322 VIALE 26 | 228.6 | 3000 PSI | MUROS T2 P13 EJE 10 ENTRE A Y J EJE 8 Y 9 ENTRE J Y D M=2,31,14 | 2026-04-06 | 4/11/2026 12:00:00 AM | 5 | 21 | 22.1 | 105 | MURO | 22.767 | 3 | 105.238
B-19322 VIALE 26 | 228.6 | 3000 PSI | MUROS T2 P13 EJE 10 ENTRE A Y J EJE 8 Y 9 ENTRE J Y D M=2,31,14 | 2026-04-06 | 4/11/2026 12:00:00 AM | 5 | 21 | 24.6 | 117 | MURO | 22.767 | 3 | 117.143
B-19322 VIALE 26 | 228.6 | 3000 PSI | MUROS T2 P13 EJE 10 ENTRE A Y J EJE 8 Y 9 ENTRE J Y D M=2,31,14 | 2026-04-06 | 4/11/2026 12:00:00 AM | 5 | 21 | 21.6 | 103 | MURO | 22.767 | 3 | 102.857
B-19322 VIALE 26 | 203.2 | 3000 PSI | MUROS T1 P9 EJES 15-11 ENTRE J Y G M=31,32,3,4,28,2,25 | 2026-04-06 | 4/11/2026 12:00:00 AM | 5 | 21 | 20.8 | 99 | MURO | 19.967 | 3 | 99.048
B-19322 VIALE 26 | 203.2 | 3000 PSI | MUROS T1 P9 EJES 15-11 ENTRE J Y G M=31,32,3,4,28,2,25 | 2026-04-06 | 4/11/2026 12:00:00 AM | 5 | 21 | 19.8 | 94 | MURO | 19.967 | 3 | 94.286
B-19322 VIALE 26 | 203.2 | 3000 PSI | MUROS T1 P9 EJES 15-11 ENTRE J Y G M=31,32,3,4,28,2,25 | 2026-04-06 | 4/11/2026 12:00:00 AM | 5 | 21 | 19.3 | 92 | MURO | 19.967 | 3 | 91.905
B-19322 VIALE 26 | 228.6 | 3000 PSI | MUROS T1 P10 EJES 15-11 ENTRE J Y G M=3,7,31,32,4,13 | 2026-04-15 | 4/20/2026 12:00:00 AM | 5 | 21 | 17.7 | 84 | MURO | 18.267 | 3 | 84.286
B-19322 VIALE 26 | 228.6 | 3000 PSI | MUROS T1 P10 EJES 15-11 ENTRE J Y G M=3,7,31,32,4,13 | 2026-04-15 | 4/20/2026 12:00:00 AM | 5 | 21 | 19.2 | 92 | MURO | 18.267 | 3 | 91.429
B-19322 VIALE 26 | 228.6 | 3000 PSI | MUROS T1 P10 EJES 15-11 ENTRE J Y G M=3,7,31,32,4,13 | 2026-04-15 | 4/20/2026 12:00:00 AM | 5 | 21 | 17.9 | 85 | MURO | 18.267 | 3 | 85.238
B-19322 VIALE 26 | 177.8 | 3000 PSI | PLACA T1 P10 EJES 6 AL 8 ENTRE A Y J | 2026-04-15 | 4/20/2026 12:00:00 AM | 5 | 21 | 20.4 | 97 | PLACA | 19.8 | 3 | 97.143
B-19322 VIALE 26 | 177.8 | 3000 PSI | PLACA T1 P10 EJES 6 AL 8 ENTRE A Y J | 2026-04-15 | 4/20/2026 12:00:00 AM | 5 | 21 | 19.7 | 94 | PLACA | 19.8 | 3 | 93.81
B-19322 VIALE 26 | 177.8 | 3000 PSI | PLACA T1 P10 EJES 6 AL 8 ENTRE A Y J | 2026-04-15 | 4/20/2026 12:00:00 AM | 5 | 21 | 19.3 | 92 | PLACA | 19.8 | 3 | 91.905
B-19322 VIALE 26 | 203.2 | 3000 PSI | MUROS T1 P10 EJE 9-10 ENTRE A-J M=2,9,23,9,25 | 2026-04-17 | 4/22/2026 12:00:00 AM | 5 | 21 | 16.7 | 80 | MURO | 17.8 | 3 | 79.524
B-19322 VIALE 26 | 203.2 | 3000 PSI | MUROS T1 P10 EJE 9-10 ENTRE A-J M=2,9,23,9,25 | 2026-04-17 | 4/22/2026 12:00:00 AM | 5 | 21 | 18.8 | 90 | MURO | 17.8 | 3 | 89.524
B-19322 VIALE 26 | 203.2 | 3000 PSI | MUROS T1 P10 EJE 9-10 ENTRE A-J M=2,9,23,9,25 | 2026-04-17 | 4/22/2026 12:00:00 AM | 5 | 21 | 17.9 | 85 | MURO | 17.8 | 3 | 85.238
B-19322 VIALE 26 | 152.4 | 3000 PSI | PLACA T1 PISO 10 EJES 1-4 ENTRE A-J | 2026-04-17 | 4/22/2026 12:00:00 AM | 5 | 21 | 13.9 | 66 | PLACA | 13.533 | 3 | 66.19
B-19322 VIALE 26 | 152.4 | 3000 PSI | PLACA T1 PISO 10 EJES 1-4 ENTRE A-J | 2026-04-17 | 4/22/2026 12:00:00 AM | 5 | 21 | 12.3 | 58 | PLACA | 13.533 | 3 | 58.571
B-19322 VIALE 26 | 152.4 | 3000 PSI | PLACA T1 PISO 10 EJES 1-4 ENTRE A-J | 2026-04-17 | 4/22/2026 12:00:00 AM | 5 | 21 | 14.4 | 69 | PLACA | 13.533 | 3 | 68.571
B-19322 VIALE 26 | 177.8 | 3000 PSI | PLACA T2 PISO 14 EJE 1 AL 15 ENTRE A Y J | 2026-04-17 | 4/22/2026 12:00:00 AM | 5 | 21 | 17.6 | 84 | PLACA | 18.1 | 3 | 83.81
B-19322 VIALE 26 | 177.8 | 3000 PSI | PLACA T2 PISO 14 EJE 1 AL 15 ENTRE A Y J | 2026-04-17 | 4/22/2026 12:00:00 AM | 5 | 21 | 18.3 | 87 | PLACA | 18.1 | 3 | 87.143
B-19322 VIALE 26 | 177.8 | 3000 PSI | PLACA T2 PISO 14 EJE 1 AL 15 ENTRE A Y J | 2026-04-17 | 4/22/2026 12:00:00 AM | 5 | 21 | 18.4 | 88 | PLACA | 18.1 | 3 | 87.619
B-19322 VIALE 26 | 203.2 | concreto 3000 psi | Muros P14 T2 (EJES 7 Y 8 (E/J), EJES 8 Y 9 (A/D) M=2,31,14 | 2026-04-23 | 4/28/2026 12:00:00 AM | 5 | 21 | 21.5 | 102 | MURO | 20.267 | 3 | 102.381
B-19322 VIALE 26 | 203.2 | concreto 3000 psi | Muros P14 T2 (EJES 7 Y 8 (E/J), EJES 8 Y 9 (A/D) M=2,31,14 | 2026-04-23 | 4/28/2026 12:00:00 AM | 5 | 21 | 20.1 | 96 | MURO | 20.267 | 3 | 95.714
B-19322 VIALE 26 | 203.2 | concreto 3000 psi | Muros P14 T2 (EJES 7 Y 8 (E/J), EJES 8 Y 9 (A/D) M=2,31,14 | 2026-04-23 | 4/28/2026 12:00:00 AM | 5 | 21 | 19.2 | 91 | MURO | 20.267 | 3 | 91.429
B-19322 VIALE 26 | 177.8 | concreto 3000 psi | Placa P11 T1 (ejes 10-12 entre A-J) | 2026-04-23 | 4/28/2026 12:00:00 AM | 5 | 21 | 17.7 | 84 | PLACA | 18.733 | 3 | 84.286
B-19322 VIALE 26 | 177.8 | concreto 3000 psi | Placa P11 T1 (ejes 10-12 entre A-J) | 2026-04-23 | 4/28/2026 12:00:00 AM | 5 | 21 | 19.8 | 94 | PLACA | 18.733 | 3 | 94.286
B-19322 VIALE 26 | 177.8 | concreto 3000 psi | Placa P11 T1 (ejes 10-12 entre A-J) | 2026-04-23 | 4/28/2026 12:00:00 AM | 5 | 21 | 18.7 | 89 | PLACA | 18.733 | 3 | 89.048
B-19322 VIALE 26 | 228.6 | concreto 3000 psi | Muros P10 T1 (EJES 3-4 ENTRE A-J) M=2,13,8,21,23 | 2026-04-23 | 4/28/2026 12:00:00 AM | 5 | 21 | 18.9 | 90 | MURO | 18.567 | 3 | 90
B-19322 VIALE 26 | 228.6 | concreto 3000 psi | Muros P10 T1 (EJES 3-4 ENTRE A-J) M=2,13,8,21,23 | 2026-04-23 | 4/28/2026 12:00:00 AM | 5 | 21 | 17.8 | 85 | MURO | 18.567 | 3 | 84.762
B-19322 VIALE 26 | 228.6 | concreto 3000 psi | Muros P10 T1 (EJES 3-4 ENTRE A-J) M=2,13,8,21,23 | 2026-04-23 | 4/28/2026 12:00:00 AM | 5 | 21 | 19 | 91 | MURO | 18.567 | 3 | 90.476
B-19322 VIALE 26 | 152.4 | concreto 3000 psi | Placa P11 T1 (ejes 06-08 entre A-J) | 2026-04-25 | 4/30/2026 12:00:00 AM | 5 | 21 | 20.9 | 99 | PLACA | 21.533 | 3 | 99.524
B-19322 VIALE 26 | 152.4 | concreto 3000 psi | Placa P11 T1 (ejes 06-08 entre A-J) | 2026-04-25 | 4/30/2026 12:00:00 AM | 5 | 21 | 21.5 | 102 | PLACA | 21.533 | 3 | 102.381
B-19322 VIALE 26 | 152.4 | concreto 3000 psi | Placa P11 T1 (ejes 06-08 entre A-J) | 2026-04-25 | 4/30/2026 12:00:00 AM | 5 | 21 | 22.2 | 106 | PLACA | 21.533 | 3 | 105.714
B-19322 VIALE 26 | 203.2 | concreto 3000 psi | Muros P14 T2 EJES 5 Y 6 (E/J), EJES 6 Y 7 (A/D) | 2026-04-25 | 4/30/2026 12:00:00 AM | 5 | 21 | 19.1 | 91 | MURO | 20 | 3 | 90.952
B-19322 VIALE 26 | 203.2 | concreto 3000 psi | Muros P14 T2 EJES 5 Y 6 (E/J), EJES 6 Y 7 (A/D) | 2026-04-25 | 4/30/2026 12:00:00 AM | 5 | 21 | 20.2 | 96 | MURO | 20 | 3 | 96.19
B-19322 VIALE 26 | 203.2 | concreto 3000 psi | Muros P14 T2 EJES 5 Y 6 (E/J), EJES 6 Y 7 (A/D) | 2026-04-25 | 4/30/2026 12:00:00 AM | 5 | 21 | 20.7 | 99 | MURO | 20 | 3 | 98.571
B-19322 VIALE 26 | 203.2 | concreto 3000 psi | Muros P11 T1 (EJES 08-11 ENTRE A-F) M=09,22,13,23,25 | 2026-04-30 | 5/5/2026 12:00:00 AM | 5 | 21 | 17.4 | 83 | MURO | 18 | 3 | 82.857
B-19322 VIALE 26 | 203.2 | concreto 3000 psi | Muros P11 T1 (EJES 08-11 ENTRE A-F) M=09,22,13,23,25 | 2026-04-30 | 5/5/2026 12:00:00 AM | 5 | 21 | 18.4 | 87 | MURO | 18 | 3 | 87.619
B-19322 VIALE 26 | 203.2 | concreto 3000 psi | Muros P11 T1 (EJES 08-11 ENTRE A-F) M=09,22,13,23,25 | 2026-04-30 | 5/5/2026 12:00:00 AM | 5 | 21 | 18.2 | 86 | MURO | 18 | 3 | 86.667
B-19322 VIALE 26 | 203.2 | concreto 3000 psi | Muros P14 T2 (EJES 1 Y 2 (E/J), EJES 1-3 (A/D) | 2026-04-30 | 5/5/2026 12:00:00 AM | 5 | 21 | 22.3 | 106 | MURO | 21.067 | 3 | 106.19
B-19322 VIALE 26 | 203.2 | concreto 3000 psi | Muros P14 T2 (EJES 1 Y 2 (E/J), EJES 1-3 (A/D) | 2026-04-30 | 5/5/2026 12:00:00 AM | 5 | 21 | 19.2 | 91 | MURO | 21.067 | 3 | 91.429
B-19322 VIALE 26 | 203.2 | concreto 3000 psi | Muros P14 T2 (EJES 1 Y 2 (E/J), EJES 1-3 (A/D) | 2026-04-30 | 5/5/2026 12:00:00 AM | 5 | 21 | 21.7 | 103 | MURO | 21.067 | 3 | 103.333
B-19322 VIALE 26 | 203.2 | concreto 3000 psi | Muros Cubierta T2 (ejes 14-15 / E-J escalera) | 2026-05-07 | 5/12/2026 12:00:00 AM | 5 | 21 | 7.6 | 36 | MURO | 7.867 | 3 | 36.19
B-19322 VIALE 26 | 203.2 | concreto 3000 psi | Muros Cubierta T2 (ejes 14-15 / E-J escalera) | 2026-05-07 | 5/12/2026 12:00:00 AM | 5 | 21 | 8 | 38 | MURO | 7.867 | 3 | 38.095
B-19322 VIALE 26 | 203.2 | concreto 3000 psi | Muros Cubierta T2 (ejes 14-15 / E-J escalera) | 2026-05-07 | 5/12/2026 12:00:00 AM | 5 | 21 | 8 | 38 | MURO | 7.867 | 3 | 38.095
B-19322 VIALE 26 | 203.2 | concreto 3000 psi | Muros P12 T1 (EJES 12-15 ENTRE J-G) M=07,31,32,03,04,30,29 | 2026-05-08 | 5/13/2026 12:00:00 AM | 5 | 21 | 16.1 | 77 | MURO | 15.533 | 3 | 76.667
B-19322 VIALE 26 | 203.2 | concreto 3000 psi | Muros P12 T1 (EJES 12-15 ENTRE J-G) M=07,31,32,03,04,30,29 | 2026-05-08 | 5/13/2026 12:00:00 AM | 5 | 21 | 16.3 | 78 | MURO | 15.533 | 3 | 77.619
B-19322 VIALE 26 | 203.2 | concreto 3000 psi | Muros P12 T1 (EJES 12-15 ENTRE J-G) M=07,31,32,03,04,30,29 | 2026-05-08 | 5/13/2026 12:00:00 AM | 5 | 21 | 14.2 | 68 | MURO | 15.533 | 3 | 67.619
B-19322 VIALE 26 | 228.6 | concreto 3000 psi | Muros P12 T1 (ejes 04-05 entre A-J) | 2026-05-15 | 5/20/2026 12:00:00 AM | 5 | 21 | 25 | 119 | MURO | 24.967 | 3 | 119.048
B-19322 VIALE 26 | 228.6 | concreto 3000 psi | Muros P12 T1 (ejes 04-05 entre A-J) | 2026-05-15 | 5/20/2026 12:00:00 AM | 5 | 21 | 25.2 | 120 | MURO | 24.967 | 3 | 120
B-19322 VIALE 26 | 228.6 | concreto 3000 psi | Muros P12 T1 (ejes 04-05 entre A-J) | 2026-05-15 | 5/20/2026 12:00:00 AM | 5 | 21 | 24.7 | 118 | MURO | 24.967 | 3 | 117.619
B-19322 VIALE 26 | 165.1 | concreto 3000 psi | Placa P13 T1 (ejes 08-10 entre A-J) y escalera P9 a P10 T1 | 2026-05-15 | 5/20/2026 12:00:00 AM | 5 | 21 | 36.1 | 172 | PLACA | 34.933 | 3 | 171.905
B-19322 VIALE 26 | 165.1 | concreto 3000 psi | Placa P13 T1 (ejes 08-10 entre A-J) y escalera P9 a P10 T1 | 2026-05-15 | 5/20/2026 12:00:00 AM | 5 | 21 | 34.5 | 164 | PLACA | 34.933 | 3 | 164.286
B-19322 VIALE 26 | 165.1 | concreto 3000 psi | Placa P13 T1 (ejes 08-10 entre A-J) y escalera P9 a P10 T1 | 2026-05-15 | 5/20/2026 12:00:00 AM | 5 | 21 | 34.2 | 163 | PLACA | 34.933 | 3 | 162.857
B-19322 VIALE 26 | 228.6 | concreto 3000 psi | Muros P12 T1 (eje 03 entre A-J)M=08,21,23 | 2026-05-16 | 5/21/2026 12:00:00 AM | 5 | 21 | 22.7 | 108 | MURO | 27.967 | 3 | 108.095
B-19322 VIALE 26 | 228.6 | concreto 3000 psi | Muros P12 T1 (eje 03 entre A-J)M=08,21,23 | 2026-05-16 | 5/21/2026 12:00:00 AM | 5 | 21 | 30.1 | 143 | MURO | 27.967 | 3 | 143.333
B-19322 VIALE 26 | 228.6 | concreto 3000 psi | Muros P12 T1 (eje 03 entre A-J)M=08,21,23 | 2026-05-16 | 5/21/2026 12:00:00 AM | 5 | 21 | 31.1 | 148 | MURO | 27.967 | 3 | 148.095
B-19322 VIALE 26 | 165.1 | concreto 3000 psi | Placa cubierta T2 (ejes 01-05-10 entre A-J) | 2026-05-16 | 5/21/2026 12:00:00 AM | 5 | 21 | 16 | 76 | PLACA | 17.4 | 3 | 76.19
B-19322 VIALE 26 | 165.1 | concreto 3000 psi | Placa cubierta T2 (ejes 01-05-10 entre A-J) | 2026-05-16 | 5/21/2026 12:00:00 AM | 5 | 21 | 18.8 | 89 | PLACA | 17.4 | 3 | 89.524
B-19322 VIALE 26 | 165.1 | concreto 3000 psi | Placa cubierta T2 (ejes 01-05-10 entre A-J) | 2026-05-16 | 5/21/2026 12:00:00 AM | 5 | 21 | 17.4 | 83 | PLACA | 17.4 | 3 | 82.857
B-19322 VIALE 26 | 152.4 | concreto 3000 psi | Escalera T2 (Piso 14 a Cubierta) | 2026-05-21 | 5/26/2026 12:00:00 AM | 5 | 21 | 14.4 | 68 |  | 14.567 | 3 | 68.571
B-19322 VIALE 26 | 152.4 | concreto 3000 psi | Escalera T2 (Piso 14 a Cubierta) | 2026-05-21 | 5/26/2026 12:00:00 AM | 5 | 21 | 14.6 | 70 |  | 14.567 | 3 | 69.524
B-19322 VIALE 26 | 152.4 | concreto 3000 psi | Escalera T2 (Piso 14 a Cubierta) | 2026-05-21 | 5/26/2026 12:00:00 AM | 5 | 21 | 14.7 | 70 |  | 14.567 | 3 | 70
B-19322 VIALE 26 | 215.9 | concreto 3000 psi | Muros P13 T1 (ejes 12-14 entre A-F) M=01,25,22,09,23,02,13 | 2026-05-21 | 5/26/2026 12:00:00 AM | 5 | 21 | 32.4 | 154 | MURO | 30.967 | 3 | 154.286
B-19322 VIALE 26 | 215.9 | concreto 3000 psi | Muros P13 T1 (ejes 12-14 entre A-F) M=01,25,22,09,23,02,13 | 2026-05-21 | 5/26/2026 12:00:00 AM | 5 | 21 | 27.7 | 132 | MURO | 30.967 | 3 | 131.905
B-19322 VIALE 26 | 215.9 | concreto 3000 psi | Muros P13 T1 (ejes 12-14 entre A-F) M=01,25,22,09,23,02,13 | 2026-05-21 | 5/26/2026 12:00:00 AM | 5 | 21 | 32.8 | 156 | MURO | 30.967 | 3 | 156.19
B-19322 VIALE 26 | 165.1 | concreto 3000 psi | Placa P13 T1 (ejes 01-04 entre A-J) | 2026-05-21 | 5/26/2026 12:00:00 AM | 5 | 21 | 40.3 | 192 | PLACA | 39.7 | 3 | 191.905
B-19322 VIALE 26 | 165.1 | concreto 3000 psi | Placa P13 T1 (ejes 01-04 entre A-J) | 2026-05-21 | 5/26/2026 12:00:00 AM | 5 | 21 | 41.8 | 199 | PLACA | 39.7 | 3 | 199.048
B-19322 VIALE 26 | 165.1 | concreto 3000 psi | Placa P13 T1 (ejes 01-04 entre A-J) | 2026-05-21 | 5/26/2026 12:00:00 AM | 5 | 21 | 37 | 176 | PLACA | 39.7 | 3 | 176.19
B-19322 VIALE 26 | 196.85 | concreto 3000 psi | Muros P13 T1 (ejes 10-11 entre A-J) M=02,09,22,13,25,23 | 2026-05-21 | 5/26/2026 12:00:00 AM | 5 | 21 | 25.6 | 122 | MURO | 25.267 | 3 | 121.905
B-19322 VIALE 26 | 196.85 | concreto 3000 psi | Muros P13 T1 (ejes 10-11 entre A-J) M=02,09,22,13,25,23 | 2026-05-21 | 5/26/2026 12:00:00 AM | 5 | 21 | 23.9 | 114 | MURO | 25.267 | 3 | 113.81
B-19322 VIALE 26 | 196.85 | concreto 3000 psi | Muros P13 T1 (ejes 10-11 entre A-J) M=02,09,22,13,25,23 | 2026-05-21 | 5/26/2026 12:00:00 AM | 5 | 21 | 26.3 | 125 | MURO | 25.267 | 3 | 125.238
B-19322 VIALE 26 | 234.95 | concreto 3000 psi | Muros P13 T1 (ejes 01-02 entre A-J) M=01,18,20,17,05,16,11,14 | 2026-05-28 | 6/2/2026 12:00:00 AM | 5 | 21 | 40.6 | 193 | MURO | 38.2 | 3 | 193.333
B-19322 VIALE 26 | 234.95 | concreto 3000 psi | Muros P13 T1 (ejes 01-02 entre A-J) M=01,18,20,17,05,16,11,14 | 2026-05-28 | 6/2/2026 12:00:00 AM | 5 | 21 | 36.8 | 175 | MURO | 38.2 | 3 | 175.238
B-19322 VIALE 26 | 234.95 | concreto 3000 psi | Muros P13 T1 (ejes 01-02 entre A-J) M=01,18,20,17,05,16,11,14 | 2026-05-28 | 6/2/2026 12:00:00 AM | 5 | 21 | 37.2 | 177 | MURO | 38.2 | 3 | 177.143
B-19322 VIALE 26 | 177.8 | concreto 3000 psi | Placa P14 T1 (ejes 08-10 entre A-J) | 2026-05-28 | 6/2/2026 12:00:00 AM | 5 | 21 | 39 | 186 | PLACA | 37.8 | 3 | 185.714
B-19322 VIALE 26 | 177.8 | concreto 3000 psi | Placa P14 T1 (ejes 08-10 entre A-J) | 2026-05-28 | 6/2/2026 12:00:00 AM | 5 | 21 | 37.5 | 179 | PLACA | 37.8 | 3 | 178.571
B-19322 VIALE 26 | 177.8 | concreto 3000 psi | Placa P14 T1 (ejes 08-10 entre A-J) | 2026-05-28 | 6/2/2026 12:00:00 AM | 5 | 21 | 36.9 | 176 | PLACA | 37.8 | 3 | 175.714
B-19322 VIALE 26 | 234.95 | 4000 PSI | MUROS T2PISO 1 32, 09, 29 EJE 11 | 2025-11-13 | 11/17/2025 12:00:00 AM | 4 | 28 | 30.6 | 109 | MURO | 30.033 | 3 | 109.286
B-19322 VIALE 26 | 234.95 | 4000 PSI | MUROS T2PISO 1 32, 09, 29 EJE 11 | 2025-11-13 | 11/17/2025 12:00:00 AM | 4 | 28 | 30 | 107 | MURO | 30.033 | 3 | 107.143
B-19322 VIALE 26 | 234.95 | 4000 PSI | MUROS T2PISO 1 32, 09, 29 EJE 11 | 2025-11-13 | 11/17/2025 12:00:00 AM | 4 | 28 | 29.5 | 106 | MURO | 30.033 | 3 | 105.357
B-19322 VIALE 26 | 222.25 | 4000 PSI | MUROS T2 PISO 1 02, 31, 14 EJE 12 | 2025-11-13 | 11/17/2025 12:00:00 AM | 4 | 28 | 28 | 100 | MURO | 26.7 | 3 | 100
B-19322 VIALE 26 | 222.25 | 4000 PSI | MUROS T2 PISO 1 02, 31, 14 EJE 12 | 2025-11-13 | 11/17/2025 12:00:00 AM | 4 | 28 | 26.2 | 94 | MURO | 26.7 | 3 | 93.571
B-19322 VIALE 26 | 222.25 | 4000 PSI | MUROS T2 PISO 1 02, 31, 14 EJE 12 | 2025-11-13 | 11/17/2025 12:00:00 AM | 4 | 28 | 25.9 | 92 | MURO | 26.7 | 3 | 92.5
B-19322 VIALE 26 | 215.9 | 4000 PSI | MUROS PISO 2 EJE 01 AL 03 ENTRE A y J M= 21-01-20-05-22 | 2025-12-05 | 12/9/2025 12:00:00 AM | 4 | 28 | 20.2 | 72 | MURO | 21.667 | 3 | 72.143
B-19322 VIALE 26 | 215.9 | 4000 PSI | MUROS PISO 2 EJE 01 AL 03 ENTRE A y J M= 21-01-20-05-22 | 2025-12-05 | 12/9/2025 12:00:00 AM | 4 | 28 | 20.7 | 74 | MURO | 21.667 | 3 | 73.929
B-19322 VIALE 26 | 215.9 | 4000 PSI | MUROS PISO 2 EJE 01 AL 03 ENTRE A y J M= 21-01-20-05-22 | 2025-12-05 | 12/9/2025 12:00:00 AM | 4 | 28 | 24.1 | 86 | MURO | 21.667 | 3 | 86.071
B-19322 VIALE 26 | 209.6 | 4000 PSI | MURO PISO 2 EJE 12 ENTRE A y D M-14-31-02 | 2025-11-27 | 12/1/2025 12:00:00 AM | 4 | 28 | 18.4 | 66 | MURO | 19.3 | 3 | 65.714
B-19322 VIALE 26 | 209.6 | 4000 PSI | MURO PISO 2 EJE 12 ENTRE A y D M-14-31-02 | 2025-11-27 | 12/1/2025 12:00:00 AM | 4 | 28 | 20.5 | 73 | MURO | 19.3 | 3 | 73.214
B-19322 VIALE 26 | 209.6 | 4000 PSI | MURO PISO 2 EJE 12 ENTRE A y D M-14-31-02 | 2025-11-27 | 12/1/2025 12:00:00 AM | 4 | 28 | 19 | 68 | MURO | 19.3 | 3 | 67.857
B-19322 VIALE 26 | 228.6 | 4000 PSI | MUROS TORRE 2 PISO 3 EJE 05 ENTRE A y J M=32-29-09 | 2025-12-18 | 12/22/2025 12:00:00 AM | 4 | 28 | 21.5 | 77 | MURO | 20.767 | 3 | 76.786
B-19322 VIALE 26 | 228.6 | 4000 PSI | MUROS TORRE 2 PISO 3 EJE 05 ENTRE A y J M=32-29-09 | 2025-12-18 | 12/22/2025 12:00:00 AM | 4 | 28 | 20.3 | 72 | MURO | 20.767 | 3 | 72.5
B-19322 VIALE 26 | 228.6 | 4000 PSI | MUROS TORRE 2 PISO 3 EJE 05 ENTRE A y J M=32-29-09 | 2025-12-18 | 12/22/2025 12:00:00 AM | 4 | 28 | 20.5 | 73 | MURO | 20.767 | 3 | 73.214
B-19322 VIALE 26 | 203.2 | 4000 PSI | MUROS PISO 3 EJE 10 Y 11 ENTERE A y J M=14,31,02 | 2025-12-11 | 12/15/2025 12:00:00 AM | 4 | 28 | 22.8 | 81 | MURO | 23.7 | 3 | 81.429
B-19322 VIALE 26 | 203.2 | 4000 PSI | MUROS PISO 3 EJE 10 Y 11 ENTERE A y J M=14,31,02 | 2025-12-11 | 12/15/2025 12:00:00 AM | 4 | 28 | 25.4 | 91 | MURO | 23.7 | 3 | 90.714
B-19322 VIALE 26 | 203.2 | 4000 PSI | MUROS PISO 3 EJE 10 Y 11 ENTERE A y J M=14,31,02 | 2025-12-11 | 12/15/2025 12:00:00 AM | 4 | 28 | 22.9 | 82 | MURO | 23.7 | 3 | 81.786
B-19322 VIALE 26 | 203.2 | 4000 PSI | MUROS PISO 1 EJE 10 y 11 ENTRTE A y J M=22-23-09 | 2025-12-12 | 12/16/2025 12:00:00 AM | 4 | 28 | 19.1 | 68 | MURO | 18.833 | 3 | 68.214
B-19322 VIALE 26 | 203.2 | 4000 PSI | MUROS PISO 1 EJE 10 y 11 ENTRTE A y J M=22-23-09 | 2025-12-12 | 12/16/2025 12:00:00 AM | 4 | 28 | 18.3 | 65 | MURO | 18.833 | 3 | 65.357
B-19322 VIALE 26 | 203.2 | 4000 PSI | MUROS PISO 1 EJE 10 y 11 ENTRTE A y J M=22-23-09 | 2025-12-12 | 12/16/2025 12:00:00 AM | 4 | 28 | 19.1 | 68 | MURO | 18.833 | 3 | 68.214
B-19322 VIALE 26 | 266.7 | 4000 PSI | PRUEBA | 2025-12-12 | 12/16/2025 12:00:00 AM | 4 | 28 | 22 | 79 |  | 19.733 | 3 | 78.571
B-19322 VIALE 26 | 266.7 | 4000 PSI | PRUEBA | 2025-12-12 | 12/16/2025 12:00:00 AM | 4 | 28 | 16.8 | 60 |  | 19.733 | 3 | 60
B-19322 VIALE 26 | 266.7 | 4000 PSI | PRUEBA | 2025-12-12 | 12/16/2025 12:00:00 AM | 4 | 28 | 20.4 | 73 |  | 19.733 | 3 | 72.857
B-19322 VIALE 26 | 209.55 | 4000 PSI | MUROS PISO 3 EJE 08 y 09 ENTRE A y J M= 32-29-09 | 2025-12-12 | 12/16/2025 12:00:00 AM | 4 | 28 | 20 | 72 | MURO | 18.767 | 3 | 71.429
B-19322 VIALE 26 | 209.55 | 4000 PSI | MUROS PISO 3 EJE 08 y 09 ENTRE A y J M= 32-29-09 | 2025-12-12 | 12/16/2025 12:00:00 AM | 4 | 28 | 20.6 | 74 | MURO | 18.767 | 3 | 73.571
B-19322 VIALE 26 | 209.55 | 4000 PSI | MUROS PISO 3 EJE 08 y 09 ENTRE A y J M= 32-29-09 | 2025-12-12 | 12/16/2025 12:00:00 AM | 4 | 28 | 15.7 | 56 | MURO | 18.767 | 3 | 56.071
B-19322 VIALE 26 | 215 | 4000 PSI | MUROS PISO 4 EJE 13 AL 15 ENTRE AYJ M=03,04,35,36,37,40 | 2026-01-08 | 1/12/2026 12:00:00 AM | 4 | 28 | 24.6 | 88 | MURO | 24.5 | 3 | 87.857
B-19322 VIALE 26 | 215 | 4000 PSI | MUROS PISO 4 EJE 13 AL 15 ENTRE AYJ M=03,04,35,36,37,40 | 2026-01-08 | 1/12/2026 12:00:00 AM | 4 | 28 | 25 | 89 | MURO | 24.5 | 3 | 89.286
B-19322 VIALE 26 | 215 | 4000 PSI | MUROS PISO 4 EJE 13 AL 15 ENTRE AYJ M=03,04,35,36,37,40 | 2026-01-08 | 1/12/2026 12:00:00 AM | 4 | 28 | 23.9 | 85 | MURO | 24.5 | 3 | 85.357
B-19322 VIALE 26 | 215.9 | 4000 PSI | MUROSP4 EJ 13 AL 15 ENTRE A4 Y M03.04.35.36.37.40 | 2026-01-08 | 1/12/2026 12:00:00 AM | 4 | 28 | 25.9 | 92 | MURO | 25.767 | 3 | 92.5
B-19322 VIALE 26 | 215.9 | 4000 PSI | MUROSP4 EJ 13 AL 15 ENTRE A4 Y M03.04.35.36.37.40 | 2026-01-08 | 1/12/2026 12:00:00 AM | 4 | 28 | 25.1 | 90 | MURO | 25.767 | 3 | 89.643
B-19322 VIALE 26 | 215.9 | 4000 PSI | MUROSP4 EJ 13 AL 15 ENTRE A4 Y M03.04.35.36.37.40 | 2026-01-08 | 1/12/2026 12:00:00 AM | 4 | 28 | 26.3 | 94 | MURO | 25.767 | 3 | 93.929
B-19322 VIALE 26 | 203.2 | 4000 PSI | MUROS T2 PISO 4 EJE 04Y05 ENTRE AYJ M=14,31,02 | 2026-01-15 | 1/19/2026 12:00:00 AM | 4 | 28 | 21 | 75 | MURO | 20.133 | 3 | 75
B-19322 VIALE 26 | 203.2 | 4000 PSI | MUROS T2 PISO 4 EJE 04Y05 ENTRE AYJ M=14,31,02 | 2026-01-15 | 1/19/2026 12:00:00 AM | 4 | 28 | 18.8 | 67 | MURO | 20.133 | 3 | 67.143
B-19322 VIALE 26 | 203.2 | 4000 PSI | MUROS T2 PISO 4 EJE 04Y05 ENTRE AYJ M=14,31,02 | 2026-01-15 | 1/19/2026 12:00:00 AM | 4 | 28 | 20.6 | 74 | MURO | 20.133 | 3 | 73.571
B-19322 VIALE 26 | 234.95 | 4000 PSI | MUROS T1 PISO 2 EJE 11 AL 12 ENTRE AYJ M=29,09,23 | 2026-01-22 | 1/26/2026 12:00:00 AM | 4 | 28 | 22.9 | 82 | MURO | 22.167 | 3 | 81.786
B-19322 VIALE 26 | 234.95 | 4000 PSI | MUROS T1 PISO 2 EJE 11 AL 12 ENTRE AYJ M=29,09,23 | 2026-01-22 | 1/26/2026 12:00:00 AM | 4 | 28 | 22 | 78 | MURO | 22.167 | 3 | 78.571
B-19322 VIALE 26 | 234.95 | 4000 PSI | MUROS T1 PISO 2 EJE 11 AL 12 ENTRE AYJ M=29,09,23 | 2026-01-22 | 1/26/2026 12:00:00 AM | 4 | 28 | 21.6 | 77 | MURO | 22.167 | 3 | 77.143
B-19322 VIALE 26 | 228.6 | 4000 PSI | MUROS T2 PISO 5 EJE 06 AL 07 ENTRE AYJ M=09,29,32 | 2026-01-22 | 1/26/2026 12:00:00 AM | 4 | 28 | 21.4 | 76 | MURO | 22.2 | 3 | 76.429
B-19322 VIALE 26 | 228.6 | 4000 PSI | MUROS T2 PISO 5 EJE 06 AL 07 ENTRE AYJ M=09,29,32 | 2026-01-22 | 1/26/2026 12:00:00 AM | 4 | 28 | 22.8 | 81 | MURO | 22.2 | 3 | 81.429
B-19322 VIALE 26 | 228.6 | 4000 PSI | MUROS T2 PISO 5 EJE 06 AL 07 ENTRE AYJ M=09,29,32 | 2026-01-22 | 1/26/2026 12:00:00 AM | 4 | 28 | 22.4 | 80 | MURO | 22.2 | 3 | 80
B-19322 VIALE 26 | 228.6 | 4000 PSI | MUROS T1 EJE 04 AL 06 ENTRE AYD | 2026-01-29 | 2/2/2026 12:00:00 AM | 4 | 28 | 21.4 | 76 | MURO | 21.9 | 3 | 76.429
B-19322 VIALE 26 | 228.6 | 4000 PSI | MUROS T1 EJE 04 AL 06 ENTRE AYD | 2026-01-29 | 2/2/2026 12:00:00 AM | 4 | 28 | 21.8 | 78 | MURO | 21.9 | 3 | 77.857
B-19322 VIALE 26 | 228.6 | 4000 PSI | MUROS T1 EJE 04 AL 06 ENTRE AYD | 2026-01-29 | 2/2/2026 12:00:00 AM | 4 | 28 | 22.5 | 80 | MURO | 21.9 | 3 | 80.357
B-19322 VIALE 26 | 177.8 | 3000 PSI | PLACA CIMENTACION EJE 11 AL 13 ENTRE A Y D | 2025-11-07 | 11/11/2025 12:00:00 AM | 4 | 21 | 13.6 | 65 | PLACA | 12.733 | 3 | 64.762
B-19322 VIALE 26 | 177.8 | 3000 PSI | PLACA CIMENTACION EJE 11 AL 13 ENTRE A Y D | 2025-11-07 | 11/11/2025 12:00:00 AM | 4 | 21 | 14.7 | 70 | PLACA | 12.733 | 3 | 70
B-19322 VIALE 26 | 177.8 | 3000 PSI | PLACA CIMENTACION EJE 11 AL 13 ENTRE A Y D | 2025-11-07 | 11/11/2025 12:00:00 AM | 4 | 21 | 9.9 | 47 | PLACA | 12.733 | 3 | 47.143
B-19322 VIALE 26 | 165.1 | 3000 PSI | PLACA T2 PISO 3 EJE 15 AL 10 ENTRE A y J | 2025-12-05 | 12/9/2025 12:00:00 AM | 4 | 21 | 14.9 | 71 | PLACA | 14.3 | 3 | 70.952
B-19322 VIALE 26 | 165.1 | 3000 PSI | PLACA T2 PISO 3 EJE 15 AL 10 ENTRE A y J | 2025-12-05 | 12/9/2025 12:00:00 AM | 4 | 21 | 15 | 71 | PLACA | 14.3 | 3 | 71.429
B-19322 VIALE 26 | 165.1 | 3000 PSI | PLACA T2 PISO 3 EJE 15 AL 10 ENTRE A y J | 2025-12-05 | 12/9/2025 12:00:00 AM | 4 | 21 | 13 | 62 | PLACA | 14.3 | 3 | 61.905
B-19322 VIALE 26 | 177.8 | 3000 PSI | PLACA T2 PISO 4 EJE O8 y 09 ENTRE A y J | 2025-12-18 | 12/22/2025 12:00:00 AM | 4 | 21 | 17.7 | 84 | PLACA | 16.767 | 3 | 84.286
B-19322 VIALE 26 | 177.8 | 3000 PSI | PLACA T2 PISO 4 EJE O8 y 09 ENTRE A y J | 2025-12-18 | 12/22/2025 12:00:00 AM | 4 | 21 | 14.9 | 71 | PLACA | 16.767 | 3 | 70.952
B-19322 VIALE 26 | 177.8 | 3000 PSI | PLACA T2 PISO 4 EJE O8 y 09 ENTRE A y J | 2025-12-18 | 12/22/2025 12:00:00 AM | 4 | 21 | 17.7 | 84 | PLACA | 16.767 | 3 | 84.286
B-19322 VIALE 26 | 184.15 | 3000 PSI | PLACA PISO 3 EJE 10 al 08 ENTRE A y J | 2025-12-11 | 12/15/2025 12:00:00 AM | 4 | 21 | 24.6 | 117 | PLACA | 24.2 | 3 | 117.143
B-19322 VIALE 26 | 184.15 | 3000 PSI | PLACA PISO 3 EJE 10 al 08 ENTRE A y J | 2025-12-11 | 12/15/2025 12:00:00 AM | 4 | 21 | 24.9 | 118 | PLACA | 24.2 | 3 | 118.571
B-19322 VIALE 26 | 184.15 | 3000 PSI | PLACA PISO 3 EJE 10 al 08 ENTRE A y J | 2025-12-11 | 12/15/2025 12:00:00 AM | 4 | 21 | 23.1 | 110 | PLACA | 24.2 | 3 | 110
B-19322 VIALE 26 | 177.8 | 3000 PSI | PLACA T1 PISO 2 EJE 15 AL 13 ENTRE AYJ | 2026-01-09 | 1/13/2026 12:00:00 AM | 4 | 21 | 17.8 | 85 | PLACA | 17.3 | 3 | 84.762
B-19322 VIALE 26 | 177.8 | 3000 PSI | PLACA T1 PISO 2 EJE 15 AL 13 ENTRE AYJ | 2026-01-09 | 1/13/2026 12:00:00 AM | 4 | 21 | 17.1 | 82 | PLACA | 17.3 | 3 | 81.429
B-19322 VIALE 26 | 177.8 | 3000 PSI | PLACA T1 PISO 2 EJE 15 AL 13 ENTRE AYJ | 2026-01-09 | 1/13/2026 12:00:00 AM | 4 | 21 | 17 | 81 | PLACA | 17.3 | 3 | 80.952
B-19322 VIALE 26 | 203.2 | 3000 PSI | PLACA T2 PISO 04 EJE 01 AL 04 ENTRE A YJ | 2026-01-09 | 1/13/2026 12:00:00 AM | 4 | 21 | 14.5 | 69 | PLACA | 14 | 3 | 69.048
B-19322 VIALE 26 | 203.2 | 3000 PSI | PLACA T2 PISO 04 EJE 01 AL 04 ENTRE A YJ | 2026-01-09 | 1/13/2026 12:00:00 AM | 4 | 21 | 12.6 | 60 | PLACA | 14 | 3 | 60
B-19322 VIALE 26 | 203.2 | 3000 PSI | PLACA T2 PISO 04 EJE 01 AL 04 ENTRE A YJ | 2026-01-09 | 1/13/2026 12:00:00 AM | 4 | 21 | 14.9 | 71 | PLACA | 14 | 3 | 70.952
B-19322 VIALE 26 | 177.8 | 3000 PSI | PLACA T1 PISO 2 EJE 08 Y 10 AYJ | 2026-01-15 | 1/19/2026 12:00:00 AM | 4 | 21 | 16.7 | 80 | PLACA | 18.1 | 3 | 79.524
B-19322 VIALE 26 | 177.8 | 3000 PSI | PLACA T1 PISO 2 EJE 08 Y 10 AYJ | 2026-01-15 | 1/19/2026 12:00:00 AM | 4 | 21 | 18.9 | 90 | PLACA | 18.1 | 3 | 90
B-19322 VIALE 26 | 177.8 | 3000 PSI | PLACA T1 PISO 2 EJE 08 Y 10 AYJ | 2026-01-15 | 1/19/2026 12:00:00 AM | 4 | 21 | 18.7 | 89 | PLACA | 18.1 | 3 | 89.048
B-19322 VIALE 26 | 177.8 | 3.000 PSI | PLACA T2 PISOS EJE 10 Y 12 ENTRE AYJ | 2026-01-15 | 1/19/2026 12:00:00 AM | 4 | 21 | 19.7 | 94 | PLACA | 18.867 | 3 | 93.81
B-19322 VIALE 26 | 177.8 | 3.000 PSI | PLACA T2 PISOS EJE 10 Y 12 ENTRE AYJ | 2026-01-15 | 1/19/2026 12:00:00 AM | 4 | 21 | 20.1 | 96 | PLACA | 18.867 | 3 | 95.714
B-19322 VIALE 26 | 177.8 | 3.000 PSI | PLACA T2 PISOS EJE 10 Y 12 ENTRE AYJ | 2026-01-15 | 1/19/2026 12:00:00 AM | 4 | 21 | 16.8 | 80 | PLACA | 18.867 | 3 | 80
B-19322 VIALE 26 | 152.4 | 3000 PSI | PLCA T1 PISO 2 EJE 07 AL 09 ENTRE AYJ | 2026-01-29 | 2/2/2026 12:00:00 AM | 4 | 21 | 17.5 | 83 |  | 18.333 | 3 | 83.333
B-19322 VIALE 26 | 152.4 | 3000 PSI | PLCA T1 PISO 2 EJE 07 AL 09 ENTRE AYJ | 2026-01-29 | 2/2/2026 12:00:00 AM | 4 | 21 | 19.6 | 93 |  | 18.333 | 3 | 93.333
B-19322 VIALE 26 | 152.4 | 3000 PSI | PLCA T1 PISO 2 EJE 07 AL 09 ENTRE AYJ | 2026-01-29 | 2/2/2026 12:00:00 AM | 4 | 21 | 17.9 | 85 |  | 18.333 | 3 | 85.238
B-19322 VIALE 26 | 165.1 | 3000 PSI | PLACA T2 PISO 6 EJE 01 AL 04 ENTRE AYJ | 2026-01-29 | 2/2/2026 12:00:00 AM | 4 | 21 | 18.6 | 88 | PLACA | 17.767 | 3 | 88.571
B-19322 VIALE 26 | 165.1 | 3000 PSI | PLACA T2 PISO 6 EJE 01 AL 04 ENTRE AYJ | 2026-01-29 | 2/2/2026 12:00:00 AM | 4 | 21 | 17 | 81 | PLACA | 17.767 | 3 | 80.952
B-19322 VIALE 26 | 165.1 | 3000 PSI | PLACA T2 PISO 6 EJE 01 AL 04 ENTRE AYJ | 2026-01-29 | 2/2/2026 12:00:00 AM | 4 | 21 | 17.7 | 84 | PLACA | 17.767 | 3 | 84.286
B-19322 VIALE 26 | 139.7 | 3000 PSI | PLACA T1 P4 EJES 08 AL 10 ENTRE AYJ | 2026-02-12 | 2/16/2026 12:00:00 AM | 4 | 21 | 16.2 | 77 | PLACA | 17.067 | 3 | 77.143
B-19322 VIALE 26 | 139.7 | 3000 PSI | PLACA T1 P4 EJES 08 AL 10 ENTRE AYJ | 2026-02-12 | 2/16/2026 12:00:00 AM | 4 | 21 | 17.8 | 85 | PLACA | 17.067 | 3 | 84.762
B-19322 VIALE 26 | 139.7 | 3000 PSI | PLACA T1 P4 EJES 08 AL 10 ENTRE AYJ | 2026-02-12 | 2/16/2026 12:00:00 AM | 4 | 21 | 17.2 | 82 | PLACA | 17.067 | 3 | 81.905
B-19322 VIALE 26 | 152.4 | 3000 PSI | PLACA TORRE 2 PISO 8 EJES 07 AL 10 ENTRE AYJ | 2026-02-12 | 2/16/2026 12:00:00 AM | 4 | 21 | 17.9 | 85 | PLACA | 17.233 | 3 | 85.238
B-19322 VIALE 26 | 152.4 | 3000 PSI | PLACA TORRE 2 PISO 8 EJES 07 AL 10 ENTRE AYJ | 2026-02-12 | 2/16/2026 12:00:00 AM | 4 | 21 | 16.8 | 80 | PLACA | 17.233 | 3 | 80
B-19322 VIALE 26 | 152.4 | 3000 PSI | PLACA TORRE 2 PISO 8 EJES 07 AL 10 ENTRE AYJ | 2026-02-12 | 2/16/2026 12:00:00 AM | 4 | 21 | 17 | 81 | PLACA | 17.233 | 3 | 80.952
B-19322 VIALE 26 | 215.9 | 3000 PSI | MUROS T2 P7 EJES 03 AL 04 ENTRE AYJ M=16,27,01 | 2026-02-12 | 2/16/2026 12:00:00 AM | 4 | 21 | 17.7 | 84 | MURO | 18.7 | 3 | 84.286
B-19322 VIALE 26 | 215.9 | 3000 PSI | MUROS T2 P7 EJES 03 AL 04 ENTRE AYJ M=16,27,01 | 2026-02-12 | 2/16/2026 12:00:00 AM | 4 | 21 | 20.2 | 96 | MURO | 18.7 | 3 | 96.19
B-19322 VIALE 26 | 215.9 | 3000 PSI | MUROS T2 P7 EJES 03 AL 04 ENTRE AYJ M=16,27,01 | 2026-02-12 | 2/16/2026 12:00:00 AM | 4 | 21 | 18.2 | 86 | MURO | 18.7 | 3 | 86.667
B-19322 VIALE 26 | 139.7 | 3000 PSI | ESCALERA T1 TRAMO DEL 3 A 4 | 2026-03-05 | 3/9/2026 12:00:00 AM | 4 | 21 | 18.5 | 88 |  | 17.467 | 3 | 88.095
B-19322 VIALE 26 | 139.7 | 3000 PSI | ESCALERA T1 TRAMO DEL 3 A 4 | 2026-03-05 | 3/9/2026 12:00:00 AM | 4 | 21 | 17.3 | 82 |  | 17.467 | 3 | 82.381
B-19322 VIALE 26 | 139.7 | 3000 PSI | ESCALERA T1 TRAMO DEL 3 A 4 | 2026-03-05 | 3/9/2026 12:00:00 AM | 4 | 21 | 16.6 | 79 |  | 17.467 | 3 | 79.048
B-19322 VIALE 26 | 177.8 | 3000 PSI | PLACA PISO 9 T2 EJES 10 AL 12 ENTRE AYJ | 2026-03-26 | 3/30/2026 12:00:00 AM | 4 | 21 | 18.8 | 89 | PLACA | 18.967 | 3 | 89.524
B-19322 VIALE 26 | 177.8 | 3000 PSI | PLACA PISO 9 T2 EJES 10 AL 12 ENTRE AYJ | 2026-03-26 | 3/30/2026 12:00:00 AM | 4 | 21 | 20.2 | 96 | PLACA | 18.967 | 3 | 96.19
B-19322 VIALE 26 | 177.8 | 3000 PSI | PLACA PISO 9 T2 EJES 10 AL 12 ENTRE AYJ | 2026-03-26 | 3/30/2026 12:00:00 AM | 4 | 21 | 17.9 | 85 | PLACA | 18.967 | 3 | 85.238
B-19322 VIALE 26 | 203.2 | 3000 PSI | MUROS T1 P9 EJES 14 Y 113 ENTRE A Y F M=1,23,25,9,2,22,13 | 2026-04-07 | 4/11/2026 12:00:00 AM | 4 | 21 | 21.8 | 104 | MURO | 18.467 | 3 | 103.81
B-19322 VIALE 26 | 203.2 | 3000 PSI | MUROS T1 P9 EJES 14 Y 113 ENTRE A Y F M=1,23,25,9,2,22,13 | 2026-04-07 | 4/11/2026 12:00:00 AM | 4 | 21 | 19.1 | 91 | MURO | 18.467 | 3 | 90.952
B-19322 VIALE 26 | 203.2 | 3000 PSI | MUROS T1 P9 EJES 14 Y 113 ENTRE A Y F M=1,23,25,9,2,22,13 | 2026-04-07 | 4/11/2026 12:00:00 AM | 4 | 21 | 14.5 | 69 | MURO | 18.467 | 3 | 69.048
B-19322 VIALE 26 | 228.6 | 3000 PSI | MUROS T2 P13 EJE 6 ENTRE A Y J M=2,31,14 EJE 7,8 Y 9 - A Y D # 29,9,32 | 2026-04-07 | 4/11/2026 12:00:00 AM | 4 | 21 | 11.5 | 55 | MURO | 17.367 | 3 | 54.762
B-19322 VIALE 26 | 228.6 | 3000 PSI | MUROS T2 P13 EJE 6 ENTRE A Y J M=2,31,14 EJE 7,8 Y 9 - A Y D # 29,9,32 | 2026-04-07 | 4/11/2026 12:00:00 AM | 4 | 21 | 20.4 | 97 | MURO | 17.367 | 3 | 97.143
B-19322 VIALE 26 | 228.6 | 3000 PSI | MUROS T2 P13 EJE 6 ENTRE A Y J M=2,31,14 EJE 7,8 Y 9 - A Y D # 29,9,32 | 2026-04-07 | 4/11/2026 12:00:00 AM | 4 | 21 | 20.2 | 96 | MURO | 17.367 | 3 | 96.19
B-19322 VIALE 26 | 165.1 | 3000 PSI | PLACA T1 PISO 9 EJES 6-8 ENTRE A Y J | 2026-04-07 | 4/11/2026 12:00:00 AM | 4 | 21 | 19.4 | 92 | PLACA | 16.533 | 3 | 92.381
B-19322 VIALE 26 | 165.1 | 3000 PSI | PLACA T1 PISO 9 EJES 6-8 ENTRE A Y J | 2026-04-07 | 4/11/2026 12:00:00 AM | 4 | 21 | 16.6 | 79 | PLACA | 16.533 | 3 | 79.048
B-19322 VIALE 26 | 165.1 | 3000 PSI | PLACA T1 PISO 9 EJES 6-8 ENTRE A Y J | 2026-04-07 | 4/11/2026 12:00:00 AM | 4 | 21 | 13.6 | 65 | PLACA | 16.533 | 3 | 64.762
B-19322 VIALE 26 | 146.05 | concreto 3000 psi | Placa P11 T1 (ejes 08-10 entre A-J) | 2026-04-24 | 4/28/2026 12:00:00 AM | 4 | 21 | 20 | 95 | PLACA | 20.133 | 3 | 95.238
B-19322 VIALE 26 | 146.05 | concreto 3000 psi | Placa P11 T1 (ejes 08-10 entre A-J) | 2026-04-24 | 4/28/2026 12:00:00 AM | 4 | 21 | 19.2 | 92 | PLACA | 20.133 | 3 | 91.429
B-19322 VIALE 26 | 146.05 | concreto 3000 psi | Placa P11 T1 (ejes 08-10 entre A-J) | 2026-04-24 | 4/28/2026 12:00:00 AM | 4 | 21 | 21.2 | 101 | PLACA | 20.133 | 3 | 100.952
B-19322 VIALE 26 | 203.2 | concreto 3000 psi | Muros P10 T1 (EJES 1-2 ENTRE A-J) M=1,12,11,15,17,14,20 | 2026-04-24 | 4/28/2026 12:00:00 AM | 4 | 21 | 21.6 | 103 | MURO | 21.3 | 3 | 102.857
B-19322 VIALE 26 | 203.2 | concreto 3000 psi | Muros P10 T1 (EJES 1-2 ENTRE A-J) M=1,12,11,15,17,14,20 | 2026-04-24 | 4/28/2026 12:00:00 AM | 4 | 21 | 21.6 | 103 | MURO | 21.3 | 3 | 102.857
B-19322 VIALE 26 | 203.2 | concreto 3000 psi | Muros P10 T1 (EJES 1-2 ENTRE A-J) M=1,12,11,15,17,14,20 | 2026-04-24 | 4/28/2026 12:00:00 AM | 4 | 21 | 20.7 | 98 | MURO | 21.3 | 3 | 98.571
B-19322 VIALE 26 | 196.85 | concreto 3000 psi | Muros P14 T2 (EJES 3 Y 4 (E/J), EJES 4 Y 5 (A/D) | 2026-04-28 | 5/2/2026 12:00:00 AM | 4 | 21 | 23.8 | 113 | MURO | 23.267 | 3 | 113.333
B-19322 VIALE 26 | 196.85 | concreto 3000 psi | Muros P14 T2 (EJES 3 Y 4 (E/J), EJES 4 Y 5 (A/D) | 2026-04-28 | 5/2/2026 12:00:00 AM | 4 | 21 | 23.3 | 111 | MURO | 23.267 | 3 | 110.952
B-19322 VIALE 26 | 196.85 | concreto 3000 psi | Muros P14 T2 (EJES 3 Y 4 (E/J), EJES 4 Y 5 (A/D) | 2026-04-28 | 5/2/2026 12:00:00 AM | 4 | 21 | 22.7 | 108 | MURO | 23.267 | 3 | 108.095
B-19322 VIALE 26 | 165.1 | concreto 3000 psi | Placa P11 T1 (ejes 04-06 entre A-J) y escalera T1 P7 a P8 | 2026-04-28 | 5/2/2026 12:00:00 AM | 4 | 21 | 17.2 | 82 | PLACA | 17.867 | 3 | 81.905
B-19322 VIALE 26 | 165.1 | concreto 3000 psi | Placa P11 T1 (ejes 04-06 entre A-J) y escalera T1 P7 a P8 | 2026-04-28 | 5/2/2026 12:00:00 AM | 4 | 21 | 18.9 | 90 | PLACA | 17.867 | 3 | 90
B-19322 VIALE 26 | 165.1 | concreto 3000 psi | Placa P11 T1 (ejes 04-06 entre A-J) y escalera T1 P7 a P8 | 2026-04-28 | 5/2/2026 12:00:00 AM | 4 | 21 | 17.5 | 83 | PLACA | 17.867 | 3 | 83.333
B-19322 VIALE 26 | 228.6 | concreto 3000 psi | Muros P11 T1 (EJES 11-15 ENTRE J-G) M=31,32,07,04,28,29 | 2026-04-28 | 5/2/2026 12:00:00 AM | 4 | 21 | 20 | 95 | MURO | 18.967 | 3 | 95.238
B-19322 VIALE 26 | 228.6 | concreto 3000 psi | Muros P11 T1 (EJES 11-15 ENTRE J-G) M=31,32,07,04,28,29 | 2026-04-28 | 5/2/2026 12:00:00 AM | 4 | 21 | 17.4 | 83 | MURO | 18.967 | 3 | 82.857
B-19322 VIALE 26 | 228.6 | concreto 3000 psi | Muros P11 T1 (EJES 11-15 ENTRE J-G) M=31,32,07,04,28,29 | 2026-04-28 | 5/2/2026 12:00:00 AM | 4 | 21 | 19.5 | 93 | MURO | 18.967 | 3 | 92.857
B-19322 VIALE 26 | 165.1 | concreto 3000 psi | Placa P12 T1 (ejes 04-06 entre A-J) | 2026-05-08 | 5/12/2026 12:00:00 AM | 4 | 21 | 11.2 | 53 | PLACA | 12.133 | 3 | 53.333
B-19322 VIALE 26 | 165.1 | concreto 3000 psi | Placa P12 T1 (ejes 04-06 entre A-J) | 2026-05-08 | 5/12/2026 12:00:00 AM | 4 | 21 | 12.5 | 59 | PLACA | 12.133 | 3 | 59.524
B-19322 VIALE 26 | 165.1 | concreto 3000 psi | Placa P12 T1 (ejes 04-06 entre A-J) | 2026-05-08 | 5/12/2026 12:00:00 AM | 4 | 21 | 12.7 | 60 | PLACA | 12.133 | 3 | 60.476
B-19322 VIALE 26 | 184.15 | concreto 3000 psi | Placa P13 T1 (ejes 06-08 entre A-J) | 2026-05-19 | 5/23/2026 12:00:00 AM | 4 | 21 | 33.1 | 158 | PLACA | 33.767 | 3 | 157.619
B-19322 VIALE 26 | 184.15 | concreto 3000 psi | Placa P13 T1 (ejes 06-08 entre A-J) | 2026-05-19 | 5/23/2026 12:00:00 AM | 4 | 21 | 33.7 | 160 | PLACA | 33.767 | 3 | 160.476
B-19322 VIALE 26 | 184.15 | concreto 3000 psi | Placa P13 T1 (ejes 06-08 entre A-J) | 2026-05-19 | 5/23/2026 12:00:00 AM | 4 | 21 | 34.5 | 164 | PLACA | 33.767 | 3 | 164.286
B-19322 VIALE 26 | 228.6 | concreto 3000 psi | Muros P12 T1 (ejes 01-02 entre B-I)M=08,21,2305,11,12,15,14 | 2026-05-19 | 5/23/2026 12:00:00 AM | 4 | 21 | 38.5 | 184 | MURO | 38.233 | 3 | 183.333
B-19322 VIALE 26 | 228.6 | concreto 3000 psi | Muros P12 T1 (ejes 01-02 entre B-I)M=08,21,2305,11,12,15,14 | 2026-05-19 | 5/23/2026 12:00:00 AM | 4 | 21 | 39.8 | 189 | MURO | 38.233 | 3 | 189.524
B-19322 VIALE 26 | 228.6 | concreto 3000 psi | Muros P12 T1 (ejes 01-02 entre B-I)M=08,21,2305,11,12,15,14 | 2026-05-19 | 5/23/2026 12:00:00 AM | 4 | 21 | 36.4 | 173 | MURO | 38.233 | 3 | 173.333
B-19322 VIALE 26 | 184.15 | concreto 3000 psi | Muros P13 T1 (ejes 08-09 entre J-G) M=02,13,09,22,23,24 | 2026-05-23 | 5/27/2026 12:00:00 AM | 4 | 21 | 32.2 | 153 | MURO | 30.533 | 3 | 153.333
B-19322 VIALE 26 | 184.15 | concreto 3000 psi | Muros P13 T1 (ejes 08-09 entre J-G) M=02,13,09,22,23,24 | 2026-05-23 | 5/27/2026 12:00:00 AM | 4 | 21 | 29.1 | 138 | MURO | 30.533 | 3 | 138.571
B-19322 VIALE 26 | 184.15 | concreto 3000 psi | Muros P13 T1 (ejes 08-09 entre J-G) M=02,13,09,22,23,24 | 2026-05-23 | 5/27/2026 12:00:00 AM | 4 | 21 | 30.3 | 144 | MURO | 30.533 | 3 | 144.286
B-19322 VIALE 26 | 152.4 | concreto 3000 psi | Muros Cubierta T2 (ejes 1-3 ascensores y ductos) | 2026-05-23 | 5/27/2026 12:00:00 AM | 4 | 21 | 11.3 | 54 | MURO | 11.833 | 3 | 53.81
B-19322 VIALE 26 | 152.4 | concreto 3000 psi | Muros Cubierta T2 (ejes 1-3 ascensores y ductos) | 2026-05-23 | 5/27/2026 12:00:00 AM | 4 | 21 | 11.5 | 55 | MURO | 11.833 | 3 | 54.762
B-19322 VIALE 26 | 152.4 | concreto 3000 psi | Muros Cubierta T2 (ejes 1-3 ascensores y ductos) | 2026-05-23 | 5/27/2026 12:00:00 AM | 4 | 21 | 12.7 | 60 | MURO | 11.833 | 3 | 60.476
B-19322 VIALE 26 | 203.2 | concreto 3000 psi | Placa P14 T1 (ejes 06-08 entre A-J) | 2026-05-29 | 6/2/2026 12:00:00 AM | 4 | 21 | 33.4 | 159 | PLACA | 32.867 | 3 | 159.048
B-19322 VIALE 26 | 203.2 | concreto 3000 psi | Placa P14 T1 (ejes 06-08 entre A-J) | 2026-05-29 | 6/2/2026 12:00:00 AM | 4 | 21 | 33.7 | 160 | PLACA | 32.867 | 3 | 160.476
B-19322 VIALE 26 | 203.2 | concreto 3000 psi | Placa P14 T1 (ejes 06-08 entre A-J) | 2026-05-29 | 6/2/2026 12:00:00 AM | 4 | 21 | 31.5 | 150 | PLACA | 32.867 | 3 | 150
B-19322 VIALE 26 | 1 | concreto 3000 psi | Muros Cubierta T2 (ejes 1-3 ascensores y ductos tramo superior / pórtico costado norte hasta viga intermedia) | 2026-06-02 | 6/6/2026 12:00:00 AM | 4 | 21 | 21 | 100 | MURO | 20.967 | 3 | 100
B-19322 VIALE 26 | 1 | concreto 3000 psi | Muros Cubierta T2 (ejes 1-3 ascensores y ductos tramo superior / pórtico costado norte hasta viga intermedia) | 2026-06-02 | 6/6/2026 12:00:00 AM | 4 | 21 | 20.5 | 98 | MURO | 20.967 | 3 | 97.619
B-19322 VIALE 26 | 1 | concreto 3000 psi | Muros Cubierta T2 (ejes 1-3 ascensores y ductos tramo superior / pórtico costado norte hasta viga intermedia) | 2026-06-02 | 6/6/2026 12:00:00 AM | 4 | 21 | 21.4 | 102 | MURO | 20.967 | 3 | 101.905
B-19322 VIALE 26 | 241.3 | 4000 PSI | TORRE 2 MUROS 32,29,10 DEL EJE 13 | 2025-11-11 | 11/14/2025 12:00:00 AM | 3 | 28 | 22.8 | 82 | MURO | 23.2 | 3 | 81.429
B-19322 VIALE 26 | 241.3 | 4000 PSI | TORRE 2 MUROS 32,29,10 DEL EJE 13 | 2025-11-11 | 11/14/2025 12:00:00 AM | 3 | 28 | 22.8 | 81 | MURO | 23.2 | 3 | 81.429
B-19322 VIALE 26 | 241.3 | 4000 PSI | TORRE 2 MUROS 32,29,10 DEL EJE 13 | 2025-11-11 | 11/14/2025 12:00:00 AM | 3 | 28 | 24 | 86 | MURO | 23.2 | 3 | 85.714
B-19322 VIALE 26 | 241.3 | 4000 PSI | PISO 1 MUROS 14, 31, 02 EJE 06 | 2025-11-18 | 11/21/2025 12:00:00 AM | 3 | 28 | 23.9 | 85 | MURO | 23.8 | 3 | 85.357
B-19322 VIALE 26 | 241.3 | 4000 PSI | PISO 1 MUROS 14, 31, 02 EJE 06 | 2025-11-18 | 11/21/2025 12:00:00 AM | 3 | 28 | 24.3 | 87 | MURO | 23.8 | 3 | 86.786
B-19322 VIALE 26 | 241.3 | 4000 PSI | PISO 1 MUROS 14, 31, 02 EJE 06 | 2025-11-18 | 11/21/2025 12:00:00 AM | 3 | 28 | 23.2 | 83 | MURO | 23.8 | 3 | 82.857
B-19322 VIALE 26 | 241.3 | 4000 PSI | MUROS PISO 1 32,09,29 EJE 07 ENTRE A Y J | 2025-11-19 | 11/22/2025 12:00:00 AM | 3 | 28 | 26.7 | 95 | MURO | 25.833 | 3 | 95.357
B-19322 VIALE 26 | 241.3 | 4000 PSI | MUROS PISO 1 32,09,29 EJE 07 ENTRE A Y J | 2025-11-19 | 11/22/2025 12:00:00 AM | 3 | 28 | 24.8 | 89 | MURO | 25.833 | 3 | 88.571
B-19322 VIALE 26 | 241.3 | 4000 PSI | MUROS PISO 1 32,09,29 EJE 07 ENTRE A Y J | 2025-11-19 | 11/22/2025 12:00:00 AM | 3 | 28 | 26 | 93 | MURO | 25.833 | 3 | 92.857
B-19322 VIALE 26 | 228.6 | 4000 PSI | MUROS PISO 1 T2 EJE 06 M 31, 02, 14 ENTRE A y D | 2025-11-21 | 11/24/2025 12:00:00 AM | 3 | 28 | 17.3 | 62 | MURO | 17.2 | 3 | 61.786
B-19322 VIALE 26 | 228.6 | 4000 PSI | MUROS PISO 1 T2 EJE 06 M 31, 02, 14 ENTRE A y D | 2025-11-21 | 11/24/2025 12:00:00 AM | 3 | 28 | 17.4 | 62 | MURO | 17.2 | 3 | 62.143
B-19322 VIALE 26 | 228.6 | 4000 PSI | MUROS PISO 1 T2 EJE 06 M 31, 02, 14 ENTRE A y D | 2025-11-21 | 11/24/2025 12:00:00 AM | 3 | 28 | 16.9 | 60 | MURO | 17.2 | 3 | 60.357
B-19322 VIALE 26 | 234.95 | 4000 PSI | MUROS 14,31,02 EJE 04 ENTRE J Y F | 2025-11-10 | 11/13/2025 12:00:00 AM | 3 | 28 | 25.3 | 90 | MURO | 20.9 | 3 | 90.357
B-19322 VIALE 26 | 234.95 | 4000 PSI | MUROS 14,31,02 EJE 04 ENTRE J Y F | 2025-11-10 | 11/13/2025 12:00:00 AM | 3 | 28 | 18.3 | 66 | MURO | 20.9 | 3 | 65.357
B-19322 VIALE 26 | 234.95 | 4000 PSI | MUROS 14,31,02 EJE 04 ENTRE J Y F | 2025-11-10 | 11/13/2025 12:00:00 AM | 3 | 28 | 19.1 | 68 | MURO | 20.9 | 3 | 68.214
B-19322 VIALE 26 | 209.55 | 4000 PSI | MUROS PISO 2 EJE 06 y 07 ENTRE A y J M=31-32-14-09-29 | 2025-12-01 | 12/4/2025 12:00:00 AM | 3 | 28 | 15.8 | 56 | MURO | 16.933 | 3 | 56.429
B-19322 VIALE 26 | 209.55 | 4000 PSI | MUROS PISO 2 EJE 06 y 07 ENTRE A y J M=31-32-14-09-29 | 2025-12-01 | 12/4/2025 12:00:00 AM | 3 | 28 | 15.5 | 55 | MURO | 16.933 | 3 | 55.357
B-19322 VIALE 26 | 209.55 | 4000 PSI | MUROS PISO 2 EJE 06 y 07 ENTRE A y J M=31-32-14-09-29 | 2025-12-01 | 12/4/2025 12:00:00 AM | 3 | 28 | 19.5 | 70 | MURO | 16.933 | 3 | 69.643
B-19322 VIALE 26 | 203.2 | 4000 PSI | MUROS PISO 2 EJE 06 y 07 ENTRE A y J M-31-14-02 | 2025-12-02 | 12/5/2025 12:00:00 AM | 3 | 28 | 18.9 | 68 | MURO | 18.967 | 3 | 67.5
B-19322 VIALE 26 | 203.2 | 4000 PSI | MUROS PISO 2 EJE 06 y 07 ENTRE A y J M-31-14-02 | 2025-12-02 | 12/5/2025 12:00:00 AM | 3 | 28 | 18.4 | 66 | MURO | 18.967 | 3 | 65.714
B-19322 VIALE 26 | 203.2 | 4000 PSI | MUROS PISO 2 EJE 06 y 07 ENTRE A y J M-31-14-02 | 2025-12-02 | 12/5/2025 12:00:00 AM | 3 | 28 | 19.6 | 70 | MURO | 18.967 | 3 | 70
B-19322 VIALE 26 | 241.3 | 4000 PSI | MUROS PISO 2 EJE 04 y 05 ENTRE A y J M= 32-29-09 | 2025-12-03 | 12/6/2025 12:00:00 AM | 3 | 28 | 10.4 | 37 | MURO | 15.667 | 3 | 37.143
B-19322 VIALE 26 | 241.3 | 4000 PSI | MUROS PISO 2 EJE 04 y 05 ENTRE A y J M= 32-29-09 | 2025-12-03 | 12/6/2025 12:00:00 AM | 3 | 28 | 15.1 | 54 | MURO | 15.667 | 3 | 53.929
B-19322 VIALE 26 | 241.3 | 4000 PSI | MUROS PISO 2 EJE 04 y 05 ENTRE A y J M= 32-29-09 | 2025-12-03 | 12/6/2025 12:00:00 AM | 3 | 28 | 21.5 | 77 | MURO | 15.667 | 3 | 76.786
B-19322 VIALE 26 | 228.6 | 4000 PSI | PISO 1 MUROS 32,09, 29 EJE 09 | 2025-11-18 | 11/21/2025 12:00:00 AM | 3 | 28 | 23.6 | 84 | MURO | 25.6 | 3 | 84.286
B-19322 VIALE 26 | 228.6 | 4000 PSI | PISO 1 MUROS 32,09, 29 EJE 09 | 2025-11-18 | 11/21/2025 12:00:00 AM | 3 | 28 | 26.8 | 96 | MURO | 25.6 | 3 | 95.714
B-19322 VIALE 26 | 228.6 | 4000 PSI | PISO 1 MUROS 32,09, 29 EJE 09 | 2025-11-18 | 11/21/2025 12:00:00 AM | 3 | 28 | 26.4 | 94 | MURO | 25.6 | 3 | 94.286
B-19322 VIALE 26 | 228.6 | 4000 PSI | MURO PISO 2 EJE 15 ENTRE J y D M-16-27-01 | 2025-11-27 | 11/30/2025 12:00:00 AM | 3 | 28 | 25.4 | 91 | MURO | 26.033 | 3 | 90.714
B-19322 VIALE 26 | 228.6 | 4000 PSI | MURO PISO 2 EJE 15 ENTRE J y D M-16-27-01 | 2025-11-27 | 11/30/2025 12:00:00 AM | 3 | 28 | 26.6 | 95 | MURO | 26.033 | 3 | 95
B-19322 VIALE 26 | 228.6 | 4000 PSI | MURO PISO 2 EJE 15 ENTRE J y D M-16-27-01 | 2025-11-27 | 11/30/2025 12:00:00 AM | 3 | 28 | 26.1 | 93 | MURO | 26.033 | 3 | 93.214
B-19322 VIALE 26 | 215.9 | 4000 PSI | MUROS TORRE 1 PISO 1 EJE 07 y 06 ENTRTE A y J M= 23,22,09 | 2025-12-17 | 12/20/2025 12:00:00 AM | 3 | 28 | 23.6 | 84 | MURO | 24.267 | 3 | 84.286
B-19322 VIALE 26 | 215.9 | 4000 PSI | MUROS TORRE 1 PISO 1 EJE 07 y 06 ENTRTE A y J M= 23,22,09 | 2025-12-17 | 12/20/2025 12:00:00 AM | 3 | 28 | 25.2 | 90 | MURO | 24.267 | 3 | 90
B-19322 VIALE 26 | 215.9 | 4000 PSI | MUROS TORRE 1 PISO 1 EJE 07 y 06 ENTRTE A y J M= 23,22,09 | 2025-12-17 | 12/20/2025 12:00:00 AM | 3 | 28 | 24 | 86 | MURO | 24.267 | 3 | 85.714
B-19322 VIALE 26 | 177.8 | 4000 PSI | MUROS PISO 1 EJE 02 y 04 ENTRE G y J M=23-08-21 | 2025-12-19 | 12/22/2025 12:00:00 AM | 3 | 28 | 16.7 | 60 | MURO | 16.7 | 3 | 59.643
B-19322 VIALE 26 | 177.8 | 4000 PSI | MUROS PISO 1 EJE 02 y 04 ENTRE G y J M=23-08-21 | 2025-12-19 | 12/22/2025 12:00:00 AM | 3 | 28 | 17.6 | 63 | MURO | 16.7 | 3 | 62.857
B-19322 VIALE 26 | 177.8 | 4000 PSI | MUROS PISO 1 EJE 02 y 04 ENTRE G y J M=23-08-21 | 2025-12-19 | 12/22/2025 12:00:00 AM | 3 | 28 | 15.8 | 56 | MURO | 16.7 | 3 | 56.429
B-19322 VIALE 26 | 203.2 | 4000 PSI | MUROS PISO 3 EJE 03 y 04 ENTRE A y J M=32,29A,09A | 2025-12-19 | 12/22/2025 12:00:00 AM | 3 | 28 | 13.8 | 49 | MURO | 14.7 | 3 | 49.286
B-19322 VIALE 26 | 203.2 | 4000 PSI | MUROS PISO 3 EJE 03 y 04 ENTRE A y J M=32,29A,09A | 2025-12-19 | 12/22/2025 12:00:00 AM | 3 | 28 | 15.9 | 57 | MURO | 14.7 | 3 | 56.786
B-19322 VIALE 26 | 203.2 | 4000 PSI | MUROS PISO 3 EJE 03 y 04 ENTRE A y J M=32,29A,09A | 2025-12-19 | 12/22/2025 12:00:00 AM | 3 | 28 | 14.4 | 51 | MURO | 14.7 | 3 | 51.429
B-19322 VIALE 26 | 190.5 | 4000 PSI | MUROS PISO 1 EJE 15 Y 14 ENTERE J y H M=32,31-27-28-29-30 | 2025-12-09 | 12/12/2025 12:00:00 AM | 3 | 28 | 16.6 | 59 | MURO | 18 | 3 | 59.286
B-19322 VIALE 26 | 190.5 | 4000 PSI | MUROS PISO 1 EJE 15 Y 14 ENTERE J y H M=32,31-27-28-29-30 | 2025-12-09 | 12/12/2025 12:00:00 AM | 3 | 28 | 17.2 | 61 | MURO | 18 | 3 | 61.429
B-19322 VIALE 26 | 190.5 | 4000 PSI | MUROS PISO 1 EJE 15 Y 14 ENTERE J y H M=32,31-27-28-29-30 | 2025-12-09 | 12/12/2025 12:00:00 AM | 3 | 28 | 20.2 | 72 | MURO | 18 | 3 | 72.143
B-19322 VIALE 26 | 152.4 | 4000 PSI | MUROS PISO 1 EJE 12 ENTERE A y D M=13,25,02 | 2025-12-09 | 12/12/2025 12:00:00 AM | 3 | 28 | 17.1 | 61 | MURO | 16.833 | 3 | 61.071
B-19322 VIALE 26 | 152.4 | 4000 PSI | MUROS PISO 1 EJE 12 ENTERE A y D M=13,25,02 | 2025-12-09 | 12/12/2025 12:00:00 AM | 3 | 28 | 16.7 | 60 | MURO | 16.833 | 3 | 59.643
B-19322 VIALE 26 | 152.4 | 4000 PSI | MUROS PISO 1 EJE 12 ENTERE A y D M=13,25,02 | 2025-12-09 | 12/12/2025 12:00:00 AM | 3 | 28 | 16.7 | 60 | MURO | 16.833 | 3 | 59.643
B-19322 VIALE 26 | 177.8 | 3000 PSI | PLACA TORRE 2 PISO 3 EJE 08 AL 10 DEL A AL J | 2025-12-09 | 12/12/2025 12:00:00 AM | 3 | 28 | 18.1 | 86 | PLACA | 18.167 | 3 | 64.643
B-19322 VIALE 26 | 177.8 | 3000 PSI | PLACA TORRE 2 PISO 3 EJE 08 AL 10 DEL A AL J | 2025-12-09 | 12/12/2025 12:00:00 AM | 3 | 28 | 18.7 | 89 | PLACA | 18.167 | 3 | 66.786
B-19322 VIALE 26 | 177.8 | 3000 PSI | PLACA TORRE 2 PISO 3 EJE 08 AL 10 DEL A AL J | 2025-12-09 | 12/12/2025 12:00:00 AM | 3 | 28 | 17.7 | 84 | PLACA | 18.167 | 3 | 63.214
B-19322 VIALE 26 | 203.2 | 4000 PSI | MUROS T2 PISO 3 EJE 12 ENTRE J y E M= | 2025-12-10 | 12/13/2025 12:00:00 AM | 3 | 28 | 20.6 | 74 | MURO | 20.967 | 3 | 73.571
B-19322 VIALE 26 | 203.2 | 4000 PSI | MUROS T2 PISO 3 EJE 12 ENTRE J y E M= | 2025-12-10 | 12/13/2025 12:00:00 AM | 3 | 28 | 20.5 | 73 | MURO | 20.967 | 3 | 73.214
B-19322 VIALE 26 | 203.2 | 4000 PSI | MUROS T2 PISO 3 EJE 12 ENTRE J y E M= | 2025-12-10 | 12/13/2025 12:00:00 AM | 3 | 28 | 21.8 | 78 | MURO | 20.967 | 3 | 77.857
B-19322 VIALE 26 | 215.9 | 4000 PSI | MUROS T2 PISO 3 EJE 11 ENYTE ENTRE E y J M= | 2025-12-10 | 12/13/2025 12:00:00 AM | 3 | 28 | 22 | 78 | MURO | 22.5 | 3 | 78.571
B-19322 VIALE 26 | 215.9 | 4000 PSI | MUROS T2 PISO 3 EJE 11 ENYTE ENTRE E y J M= | 2025-12-10 | 12/13/2025 12:00:00 AM | 3 | 28 | 20.8 | 74 | MURO | 22.5 | 3 | 74.286
B-19322 VIALE 26 | 215.9 | 4000 PSI | MUROS T2 PISO 3 EJE 11 ENYTE ENTRE E y J M= | 2025-12-10 | 12/13/2025 12:00:00 AM | 3 | 28 | 24.7 | 88 | MURO | 22.5 | 3 | 88.214
B-19322 VIALE 26 | 203.2 | 4000 PSI | MUROS TORRE 1 PISO 1 EJE 08 y 09 ENTRE A y J M= 23-22-09 | 2025-12-15 | 12/18/2025 12:00:00 AM | 3 | 28 | 20.4 | 73 | MURO | 20.267 | 3 | 72.857
B-19322 VIALE 26 | 203.2 | 4000 PSI | MUROS TORRE 1 PISO 1 EJE 08 y 09 ENTRE A y J M= 23-22-09 | 2025-12-15 | 12/18/2025 12:00:00 AM | 3 | 28 | 21.4 | 76 | MURO | 20.267 | 3 | 76.429
B-19322 VIALE 26 | 203.2 | 4000 PSI | MUROS TORRE 1 PISO 1 EJE 08 y 09 ENTRE A y J M= 23-22-09 | 2025-12-15 | 12/18/2025 12:00:00 AM | 3 | 28 | 19 | 68 | MURO | 20.267 | 3 | 67.857
B-19322 VIALE 26 | 215.9 | 4000 PSI | MUROS PISO 3 EJE 06 y 07 ENTRE A y J M=32-29-09 | 2025-12-15 | 12/18/2025 12:00:00 AM | 3 | 28 | 20.4 | 73 | MURO | 18.167 | 3 | 72.857
B-19322 VIALE 26 | 215.9 | 4000 PSI | MUROS PISO 3 EJE 06 y 07 ENTRE A y J M=32-29-09 | 2025-12-15 | 12/18/2025 12:00:00 AM | 3 | 28 | 16.7 | 60 | MURO | 18.167 | 3 | 59.643
B-19322 VIALE 26 | 215.9 | 4000 PSI | MUROS PISO 3 EJE 06 y 07 ENTRE A y J M=32-29-09 | 2025-12-15 | 12/18/2025 12:00:00 AM | 3 | 28 | 17.4 | 62 | MURO | 18.167 | 3 | 62.143
B-19322 VIALE 26 | 203.2 | 4000 PSI | MUROS T1 PISO 1 EJES 02 y 03 ENTRE J y H M=01,12,18,20 | 2025-12-23 | 12/26/2025 12:00:00 AM | 3 | 28 | 17.5 | 62 | MURO | 16.2 | 3 | 62.5
B-19322 VIALE 26 | 203.2 | 4000 PSI | MUROS T1 PISO 1 EJES 02 y 03 ENTRE J y H M=01,12,18,20 | 2025-12-23 | 12/26/2025 12:00:00 AM | 3 | 28 | 14.3 | 51 | MURO | 16.2 | 3 | 51.071
B-19322 VIALE 26 | 203.2 | 4000 PSI | MUROS T1 PISO 1 EJES 02 y 03 ENTRE J y H M=01,12,18,20 | 2025-12-23 | 12/26/2025 12:00:00 AM | 3 | 28 | 16.8 | 60 | MURO | 16.2 | 3 | 60
B-19322 VIALE 26 | 228.6 | 4000 PSI | MUROS TORRE 2 PISO 3 EJE 01 y 02 ENTRE A y J M=19,24,22,25,07,26 | 2025-12-26 | 12/29/2025 12:00:00 AM | 3 | 28 | 16.6 | 59 | MURO | 17.9 | 3 | 59.286
B-19322 VIALE 26 | 228.6 | 4000 PSI | MUROS TORRE 2 PISO 3 EJE 01 y 02 ENTRE A y J M=19,24,22,25,07,26 | 2025-12-26 | 12/29/2025 12:00:00 AM | 3 | 28 | 18.9 | 67 | MURO | 17.9 | 3 | 67.5
B-19322 VIALE 26 | 228.6 | 4000 PSI | MUROS TORRE 2 PISO 3 EJE 01 y 02 ENTRE A y J M=19,24,22,25,07,26 | 2025-12-26 | 12/29/2025 12:00:00 AM | 3 | 28 | 18.2 | 65 | MURO | 17.9 | 3 | 65
B-19322 VIALE 26 | 228.6 | 4000 PSI | MUROSP T2 PISO 4 EJE 11 AL 12 ENTRE AYJ M= 32.29.09 | 2026-01-10 | 1/13/2026 12:00:00 AM | 3 | 28 | 16.3 | 58 | MURO | 15.133 | 3 | 58.214
B-19322 VIALE 26 | 228.6 | 4000 PSI | MUROSP T2 PISO 4 EJE 11 AL 12 ENTRE AYJ M= 32.29.09 | 2026-01-10 | 1/13/2026 12:00:00 AM | 3 | 28 | 14.7 | 52 | MURO | 15.133 | 3 | 52.5
B-19322 VIALE 26 | 228.6 | 4000 PSI | MUROSP T2 PISO 4 EJE 11 AL 12 ENTRE AYJ M= 32.29.09 | 2026-01-10 | 1/13/2026 12:00:00 AM | 3 | 28 | 14.4 | 51 | MURO | 15.133 | 3 | 51.429
B-19322 VIALE 26 | 228.6 | 4000 PSI | MUROS T2 PISO 4 EJE 10 AL 8 ENTRE AYJ M=14,31,02 | 2026-01-13 | 1/16/2026 12:00:00 AM | 3 | 28 | 11.8 | 42 | MURO | 14.467 | 3 | 42.143
B-19322 VIALE 26 | 228.6 | 4000 PSI | MUROS T2 PISO 4 EJE 10 AL 8 ENTRE AYJ M=14,31,02 | 2026-01-13 | 1/16/2026 12:00:00 AM | 3 | 28 | 15.1 | 54 | MURO | 14.467 | 3 | 53.929
B-19322 VIALE 26 | 228.6 | 4000 PSI | MUROS T2 PISO 4 EJE 10 AL 8 ENTRE AYJ M=14,31,02 | 2026-01-13 | 1/16/2026 12:00:00 AM | 3 | 28 | 16.5 | 59 | MURO | 14.467 | 3 | 58.929
B-19322 VIALE 26 | 241.3 | 4000 PSI | MUROS T2 PISO 4 EJE 6 Y 7 ENTRE AYJ M=29,09,32 | 2026-01-14 | 1/17/2026 12:00:00 AM | 3 | 28 | 16.2 | 58 | MURO | 16.067 | 3 | 57.857
B-19322 VIALE 26 | 241.3 | 4000 PSI | MUROS T2 PISO 4 EJE 6 Y 7 ENTRE AYJ M=29,09,32 | 2026-01-14 | 1/17/2026 12:00:00 AM | 3 | 28 | 15.3 | 55 | MURO | 16.067 | 3 | 54.643
B-19322 VIALE 26 | 241.3 | 4000 PSI | MUROS T2 PISO 4 EJE 6 Y 7 ENTRE AYJ M=29,09,32 | 2026-01-14 | 1/17/2026 12:00:00 AM | 3 | 28 | 16.7 | 60 | MURO | 16.067 | 3 | 59.643
B-19322 VIALE 26 | 215.9 | 4000 PSI | MUROS T2 P4 EJE 01 AL 02 ENTRE AYD M=01,21,05,20,26,25,19 | 2026-01-17 | 1/20/2026 12:00:00 AM | 3 | 28 | 17.7 | 63 | MURO | 16.767 | 3 | 63.214
B-19322 VIALE 26 | 215.9 | 4000 PSI | MUROS T2 P4 EJE 01 AL 02 ENTRE AYD M=01,21,05,20,26,25,19 | 2026-01-17 | 1/20/2026 12:00:00 AM | 3 | 28 | 17.5 | 62 | MURO | 16.767 | 3 | 62.5
B-19322 VIALE 26 | 215.9 | 4000 PSI | MUROS T2 P4 EJE 01 AL 02 ENTRE AYD M=01,21,05,20,26,25,19 | 2026-01-17 | 1/20/2026 12:00:00 AM | 3 | 28 | 15.1 | 54 | MURO | 16.767 | 3 | 53.929
B-19322 VIALE 26 | 215.9 | 4000 PSI | MUROS T2 PISO 4 EJE 02 Y 03 ENTRE AyJ -01,27,16,15 | 2026-01-16 | 1/19/2026 12:00:00 AM | 3 | 28 | 13.2 | 47 | MURO | 16.533 | 6 | 47.143
B-19322 VIALE 26 | 215.9 | 4000 PSI | MUROS T2 PISO 4 EJE 02 Y 03 ENTRE AyJ -01,27,16,15 | 2026-01-16 | 1/19/2026 12:00:00 AM | 3 | 28 | 13.2 | 47 | MURO | 16.533 | 6 | 47.143
B-19322 VIALE 26 | 215.9 | 4000 PSI | MUROS T2 PISO 4 EJE 02 Y 03 ENTRE AyJ -01,27,16,15 | 2026-01-16 | 1/19/2026 12:00:00 AM | 3 | 28 | 19.2 | 69 | MURO | 16.533 | 6 | 68.571
B-19322 VIALE 26 | 215.9 | 4000 PSI | MUROS T2 PISO 4 EJE 02 Y 03 ENTRE AyJ -01,27,16,15 | 2026-01-16 | 1/19/2026 12:00:00 AM | 3 | 28 | 19.2 | 69 | MURO | 16.533 | 6 | 68.571
B-19322 VIALE 26 | 215.9 | 4000 PSI | MUROS T2 PISO 4 EJE 02 Y 03 ENTRE AyJ -01,27,16,15 | 2026-01-16 | 1/19/2026 12:00:00 AM | 3 | 28 | 17.2 | 61 | MURO | 16.533 | 6 | 61.429
B-19322 VIALE 26 | 215.9 | 4000 PSI | MUROS T2 PISO 4 EJE 02 Y 03 ENTRE AyJ -01,27,16,15 | 2026-01-16 | 1/19/2026 12:00:00 AM | 3 | 28 | 17.2 | 61 | MURO | 16.533 | 6 | 61.429
B-19322 VIALE 26 | 209.55 | 4000 PSI | MUROS P2 EJE 14 AL 15 ENTRE HYJ M=32,31,07,27 | 2026-01-20 | 1/23/2026 12:00:00 AM | 3 | 28 | 17.5 | 62 | MURO | 17.233 | 3 | 62.5
B-19322 VIALE 26 | 209.55 | 4000 PSI | MUROS P2 EJE 14 AL 15 ENTRE HYJ M=32,31,07,27 | 2026-01-20 | 1/23/2026 12:00:00 AM | 3 | 28 | 17.5 | 62 | MURO | 17.233 | 3 | 62.5
B-19322 VIALE 26 | 209.55 | 4000 PSI | MUROS P2 EJE 14 AL 15 ENTRE HYJ M=32,31,07,27 | 2026-01-20 | 1/23/2026 12:00:00 AM | 3 | 28 | 16.7 | 60 | MURO | 17.233 | 3 | 59.643
B-19322 VIALE 26 | 241.3 | 4000 PSI | MUROS T2 PISO 5 EJE 12 AL 15 ENTRE AYJ M=3,4,35,36,37,38,39 | 2026-01-20 | 1/23/2026 12:00:00 AM | 3 | 28 | 17.5 | 62 | MURO | 16.7 | 3 | 62.5
B-19322 VIALE 26 | 241.3 | 4000 PSI | MUROS T2 PISO 5 EJE 12 AL 15 ENTRE AYJ M=3,4,35,36,37,38,39 | 2026-01-20 | 1/23/2026 12:00:00 AM | 3 | 28 | 16 | 57 | MURO | 16.7 | 3 | 57.143
B-19322 VIALE 26 | 241.3 | 4000 PSI | MUROS T2 PISO 5 EJE 12 AL 15 ENTRE AYJ M=3,4,35,36,37,38,39 | 2026-01-20 | 1/23/2026 12:00:00 AM | 3 | 28 | 16.6 | 59 | MURO | 16.7 | 3 | 59.286
B-19322 VIALE 26 | 203.2 | 4000 PSI | MUROS T2 PISO 5 EJE 12 AL 15 ENTRE AYJ M=2,31,14 | 2026-01-20 | 1/23/2026 12:00:00 AM | 3 | 28 | 20 | 71 | MURO | 20.433 | 3 | 71.429
B-19322 VIALE 26 | 203.2 | 4000 PSI | MUROS T2 PISO 5 EJE 12 AL 15 ENTRE AYJ M=2,31,14 | 2026-01-20 | 1/23/2026 12:00:00 AM | 3 | 28 | 21.8 | 78 | MURO | 20.433 | 3 | 77.857
B-19322 VIALE 26 | 203.2 | 4000 PSI | MUROS T2 PISO 5 EJE 12 AL 15 ENTRE AYJ M=2,31,14 | 2026-01-20 | 1/23/2026 12:00:00 AM | 3 | 28 | 19.5 | 70 | MURO | 20.433 | 3 | 69.643
B-19322 VIALE 26 | 228.6 | 4 000 PSI | MUROS T2 PISO 5 EJE 10Y11 ENTRE AyJ M=32,09,29 | 2026-01-21 | 1/24/2026 12:00:00 AM | 3 | 28 | 19.2 | 68 | MURO | 19.167 | 3 | 68.571
B-19322 VIALE 26 | 228.6 | 4 000 PSI | MUROS T2 PISO 5 EJE 10Y11 ENTRE AyJ M=32,09,29 | 2026-01-21 | 1/24/2026 12:00:00 AM | 3 | 28 | 18.3 | 65 | MURO | 19.167 | 3 | 65.357
B-19322 VIALE 26 | 228.6 | 4 000 PSI | MUROS T2 PISO 5 EJE 10Y11 ENTRE AyJ M=32,09,29 | 2026-01-21 | 1/24/2026 12:00:00 AM | 3 | 28 | 20 | 72 | MURO | 19.167 | 3 | 71.429
B-19322 VIALE 26 | 177.8 | 4000 PSI | MUROS T1 P2 EJE 13Y14 ENTRE AyF M= 12a,25,01 | 2026-01-21 | 1/24/2026 12:00:00 AM | 3 | 28 | 17.9 | 64 | MURO | 16.9 | 3 | 63.929
B-19322 VIALE 26 | 177.8 | 4000 PSI | MUROS T1 P2 EJE 13Y14 ENTRE AyF M= 12a,25,01 | 2026-01-21 | 1/24/2026 12:00:00 AM | 3 | 28 | 14.9 | 53 | MURO | 16.9 | 3 | 53.214
B-19322 VIALE 26 | 177.8 | 4000 PSI | MUROS T1 P2 EJE 13Y14 ENTRE AyF M= 12a,25,01 | 2026-01-21 | 1/24/2026 12:00:00 AM | 3 | 28 | 17.9 | 64 | MURO | 16.9 | 3 | 63.929
B-19322 VIALE 26 | 203.2 | 4.000 PSI | MURO T1 PISO 2 RJR 10Y11 ENTRE AyJ M=32,09,29 | 2026-01-23 | 1/26/2026 12:00:00 AM | 3 | 28 | 20.7 | 74 | MURO | 20.633 | 3 | 73.929
B-19322 VIALE 26 | 203.2 | 4.000 PSI | MURO T1 PISO 2 RJR 10Y11 ENTRE AyJ M=32,09,29 | 2026-01-23 | 1/26/2026 12:00:00 AM | 3 | 28 | 21.6 | 77 | MURO | 20.633 | 3 | 77.143
B-19322 VIALE 26 | 203.2 | 4.000 PSI | MURO T1 PISO 2 RJR 10Y11 ENTRE AyJ M=32,09,29 | 2026-01-23 | 1/26/2026 12:00:00 AM | 3 | 28 | 19.6 | 70 | MURO | 20.633 | 3 | 70
B-19322 VIALE 26 | 203.2 | 4.000 | MUROS T2 PISO 5 EJE 04Y07 ENTRE AyJ M=32,09,29 | 2026-01-23 | 1/26/2026 12:00:00 AM | 3 | 28 | 21 | 75 | MURO | 20.633 | 3 | 75
B-19322 VIALE 26 | 203.2 | 4.000 | MUROS T2 PISO 5 EJE 04Y07 ENTRE AyJ M=32,09,29 | 2026-01-23 | 1/26/2026 12:00:00 AM | 3 | 28 | 20.6 | 74 | MURO | 20.633 | 3 | 73.571
B-19322 VIALE 26 | 203.2 | 4.000 | MUROS T2 PISO 5 EJE 04Y07 ENTRE AyJ M=32,09,29 | 2026-01-23 | 1/26/2026 12:00:00 AM | 3 | 28 | 20.3 | 72 | MURO | 20.633 | 3 | 72.5
B-19322 VIALE 26 | 215.9 | 4000 PSI | MUROS T2 P5 EJE 1 AL 12 ENTRE AyD M=1,5,20,24,25,26,19 | 2026-01-26 | 1/29/2026 12:00:00 AM | 3 | 28 | 15 | 53 | MURO | 15.7 | 3 | 53.571
B-19322 VIALE 26 | 215.9 | 4000 PSI | MUROS T2 P5 EJE 1 AL 12 ENTRE AyD M=1,5,20,24,25,26,19 | 2026-01-26 | 1/29/2026 12:00:00 AM | 3 | 28 | 15.8 | 56 | MURO | 15.7 | 3 | 56.429
B-19322 VIALE 26 | 215.9 | 4000 PSI | MUROS T2 P5 EJE 1 AL 12 ENTRE AyD M=1,5,20,24,25,26,19 | 2026-01-26 | 1/29/2026 12:00:00 AM | 3 | 28 | 16.3 | 58 | MURO | 15.7 | 3 | 58.214
B-19322 VIALE 26 | 215.9 | 4000 PSI | MUROS T1 PISO 2 EJES 06,07,08 ENTRE JYG M=24,23,02,13,22 | 2026-01-26 | 1/29/2026 12:00:00 AM | 3 | 28 | 20.2 | 72 | MURO | 19.5 | 3 | 72.143
B-19322 VIALE 26 | 215.9 | 4000 PSI | MUROS T1 PISO 2 EJES 06,07,08 ENTRE JYG M=24,23,02,13,22 | 2026-01-26 | 1/29/2026 12:00:00 AM | 3 | 28 | 19.4 | 69 | MURO | 19.5 | 3 | 69.286
B-19322 VIALE 26 | 215.9 | 4000 PSI | MUROS T1 PISO 2 EJES 06,07,08 ENTRE JYG M=24,23,02,13,22 | 2026-01-26 | 1/29/2026 12:00:00 AM | 3 | 28 | 18.9 | 68 | MURO | 19.5 | 3 | 67.5
B-19322 VIALE 26 | 209.55 | 4000 PSI | MUROS T1 PISO 2 EJE 1 AL 3 ENTRE JYG M=01,18,20,12,05,11,16 | 2026-01-28 | 1/31/2026 12:00:00 AM | 3 | 28 | 17.7 | 63 | MURO | 16.733 | 3 | 63.214
B-19322 VIALE 26 | 209.55 | 4000 PSI | MUROS T1 PISO 2 EJE 1 AL 3 ENTRE JYG M=01,18,20,12,05,11,16 | 2026-01-28 | 1/31/2026 12:00:00 AM | 3 | 28 | 17 | 61 | MURO | 16.733 | 3 | 60.714
B-19322 VIALE 26 | 209.55 | 4000 PSI | MUROS T1 PISO 2 EJE 1 AL 3 ENTRE JYG M=01,18,20,12,05,11,16 | 2026-01-28 | 1/31/2026 12:00:00 AM | 3 | 28 | 15.5 | 55 | MURO | 16.733 | 3 | 55.357
B-19322 VIALE 26 | 215.9 | 4000 PSI | MUROS T1 PISO 2 EJE 04 Y 05 ENTRE GYJ M=24,02,13 | 2026-01-27 | 1/30/2026 12:00:00 AM | 3 | 28 | 19.4 | 69 | MURO | 19.9 | 3 | 69.286
B-19322 VIALE 26 | 215.9 | 4000 PSI | MUROS T1 PISO 2 EJE 04 Y 05 ENTRE GYJ M=24,02,13 | 2026-01-27 | 1/30/2026 12:00:00 AM | 3 | 28 | 19.7 | 70 | MURO | 19.9 | 3 | 70.357
B-19322 VIALE 26 | 215.9 | 4000 PSI | MUROS T1 PISO 2 EJE 04 Y 05 ENTRE GYJ M=24,02,13 | 2026-01-27 | 1/30/2026 12:00:00 AM | 3 | 28 | 20.6 | 74 | MURO | 19.9 | 3 | 73.571
B-19322 VIALE 26 | 228.6 | 4000 PSI | MUROS T1 PISO EJE 05 ENTRE AYD M=23,09,22 MUROS T1 PISO 2 EJE 01 Y 02 ENTRE JYG M=20,18,01,12 | 2026-01-30 | 2/2/2026 12:00:00 AM | 3 | 28 | 19.4 | 69 | MURO | 18.8 | 3 | 69.286
B-19322 VIALE 26 | 228.6 | 4000 PSI | MUROS T1 PISO EJE 05 ENTRE AYD M=23,09,22 MUROS T1 PISO 2 EJE 01 Y 02 ENTRE JYG M=20,18,01,12 | 2026-01-30 | 2/2/2026 12:00:00 AM | 3 | 28 | 17.8 | 64 | MURO | 18.8 | 3 | 63.571
B-19322 VIALE 26 | 228.6 | 4000 PSI | MUROS T1 PISO EJE 05 ENTRE AYD M=23,09,22 MUROS T1 PISO 2 EJE 01 Y 02 ENTRE JYG M=20,18,01,12 | 2026-01-30 | 2/2/2026 12:00:00 AM | 3 | 28 | 19.2 | 68 | MURO | 18.8 | 3 | 68.571
B-19322 VIALE 26 | 215.9 | 4000 PSI | MUROS T1 PISO 3 EJE 12 AL 15 ENTRE JYG M=32,28,29,30,23,10 | 2026-02-02 | 2/5/2026 12:00:00 AM | 3 | 28 | 16.7 | 60 | MURO | 16.467 | 3 | 59.643
B-19322 VIALE 26 | 215.9 | 4000 PSI | MUROS T1 PISO 3 EJE 12 AL 15 ENTRE JYG M=32,28,29,30,23,10 | 2026-02-02 | 2/5/2026 12:00:00 AM | 3 | 28 | 16.3 | 58 | MURO | 16.467 | 3 | 58.214
B-19322 VIALE 26 | 215.9 | 4000 PSI | MUROS T1 PISO 3 EJE 12 AL 15 ENTRE JYG M=32,28,29,30,23,10 | 2026-02-02 | 2/5/2026 12:00:00 AM | 3 | 28 | 16.4 | 59 | MURO | 16.467 | 3 | 58.571
B-19322 VIALE 26 | 228.6 | 4000 PSI | MUROS T2 PISO 2 EJES 05 AL 03 ENTRE AyJ M=23,25,13,12a,01,02 | 2026-02-04 | 2/7/2026 12:00:00 AM | 3 | 28 | 20.7 | 74 | MURO | 20.7 | 3 | 73.929
B-19322 VIALE 26 | 228.6 | 4000 PSI | MUROS T2 PISO 2 EJES 05 AL 03 ENTRE AyJ M=23,25,13,12a,01,02 | 2026-02-04 | 2/7/2026 12:00:00 AM | 3 | 28 | 20.2 | 72 | MURO | 20.7 | 3 | 72.143
B-19322 VIALE 26 | 228.6 | 4000 PSI | MUROS T2 PISO 2 EJES 05 AL 03 ENTRE AyJ M=23,25,13,12a,01,02 | 2026-02-04 | 2/7/2026 12:00:00 AM | 3 | 28 | 21.2 | 76 | MURO | 20.7 | 3 | 75.714
B-19322 VIALE 26 | 228.6 | 4.000 PSI | MUUROS P3 EJES DEL 09 AL 11 ENTRE GyJ M= 2,25,09,13 MURO EJE 10 ENTRE AyF M= 25,02 | 2026-02-06 | 2/9/2026 12:00:00 AM | 3 | 28 | 20.5 | 73 | MURO | 20.8 | 3 | 73.214
B-19322 VIALE 26 | 228.6 | 4.000 PSI | MUUROS P3 EJES DEL 09 AL 11 ENTRE GyJ M= 2,25,09,13 MURO EJE 10 ENTRE AyF M= 25,02 | 2026-02-06 | 2/9/2026 12:00:00 AM | 3 | 28 | 21.6 | 77 | MURO | 20.8 | 3 | 77.143
B-19322 VIALE 26 | 228.6 | 4.000 PSI | MUUROS P3 EJES DEL 09 AL 11 ENTRE GyJ M= 2,25,09,13 MURO EJE 10 ENTRE AyF M= 25,02 | 2026-02-06 | 2/9/2026 12:00:00 AM | 3 | 28 | 20.3 | 72 | MURO | 20.8 | 3 | 72.5
B-19322 VIALE 26 | 184.15 | 4000 PSI | MURO T1 P3 EJE 04 Y 03 ENTRE JYG M=23,24,21,08 | 2026-02-10 | 2/13/2026 12:00:00 AM | 3 | 28 | 18.8 | 67 | MURO | 18.667 | 3 | 67.143
B-19322 VIALE 26 | 184.15 | 4000 PSI | MURO T1 P3 EJE 04 Y 03 ENTRE JYG M=23,24,21,08 | 2026-02-10 | 2/13/2026 12:00:00 AM | 3 | 28 | 18.6 | 66 | MURO | 18.667 | 3 | 66.429
B-19322 VIALE 26 | 184.15 | 4000 PSI | MURO T1 P3 EJE 04 Y 03 ENTRE JYG M=23,24,21,08 | 2026-02-10 | 2/13/2026 12:00:00 AM | 3 | 28 | 18.6 | 66 | MURO | 18.667 | 3 | 66.429
B-19322 VIALE 26 | 177.8 | 4000 PSI | MUROS T1 PISO 3 EJES 00 Y 01 ENTRA AYJ M=20,18,05,11,16,14,17,15 | 2026-02-11 | 2/14/2026 12:00:00 AM | 3 | 28 | 21.8 | 78 | MURO | 21.667 | 3 | 77.857
B-19322 VIALE 26 | 177.8 | 4000 PSI | MUROS T1 PISO 3 EJES 00 Y 01 ENTRA AYJ M=20,18,05,11,16,14,17,15 | 2026-02-11 | 2/14/2026 12:00:00 AM | 3 | 28 | 21.2 | 76 | MURO | 21.667 | 3 | 75.714
B-19322 VIALE 26 | 177.8 | 4000 PSI | MUROS T1 PISO 3 EJES 00 Y 01 ENTRA AYJ M=20,18,05,11,16,14,17,15 | 2026-02-11 | 2/14/2026 12:00:00 AM | 3 | 28 | 22 | 79 | MURO | 21.667 | 3 | 78.571
B-19322 VIALE 26 | 209.55 | 4000 PSI | MUROS T1 P4 EJES 08 Y09 ENTRE AyJ M=23,24,2,9,22 | 2026-02-16 | 2/19/2026 12:00:00 AM | 3 | 28 | 18.2 | 65 | MURO | 17.233 | 3 | 65
B-19322 VIALE 26 | 209.55 | 4000 PSI | MUROS T1 P4 EJES 08 Y09 ENTRE AyJ M=23,24,2,9,22 | 2026-02-16 | 2/19/2026 12:00:00 AM | 3 | 28 | 17.3 | 62 | MURO | 17.233 | 3 | 61.786
B-19322 VIALE 26 | 209.55 | 4000 PSI | MUROS T1 P4 EJES 08 Y09 ENTRE AyJ M=23,24,2,9,22 | 2026-02-16 | 2/19/2026 12:00:00 AM | 3 | 28 | 16.2 | 58 | MURO | 17.233 | 3 | 57.857
B-19322 VIALE 26 | 177.8 | 3000 PSI | PLACA PISO | 2025-11-19 | 11/22/2025 12:00:00 AM | 3 | 21 | 17.5 | 84 | PLACA | 17.267 | 3 | 83.333
B-19322 VIALE 26 | 177.8 | 3000 PSI | PLACA PISO | 2025-11-19 | 11/22/2025 12:00:00 AM | 3 | 21 | 17.7 | 84 | PLACA | 17.267 | 3 | 84.286
B-19322 VIALE 26 | 177.8 | 3000 PSI | PLACA PISO | 2025-11-19 | 11/22/2025 12:00:00 AM | 3 | 21 | 16.6 | 79 | PLACA | 17.267 | 3 | 79.048
B-19322 VIALE 26 | 152.4 | 3000 PSI | PLACA PISO 2 EJE 12 y 15 ENTRE A y J | 2025-11-21 | 11/24/2025 12:00:00 AM | 3 | 21 | 9.2 | 44 | PLACA | 10.4 | 3 | 43.81
B-19322 VIALE 26 | 152.4 | 3000 PSI | PLACA PISO 2 EJE 12 y 15 ENTRE A y J | 2025-11-21 | 11/24/2025 12:00:00 AM | 3 | 21 | 11.4 | 54 | PLACA | 10.4 | 3 | 54.286
B-19322 VIALE 26 | 152.4 | 3000 PSI | PLACA PISO 2 EJE 12 y 15 ENTRE A y J | 2025-11-21 | 11/24/2025 12:00:00 AM | 3 | 21 | 10.6 | 50 | PLACA | 10.4 | 3 | 50.476
B-19322 VIALE 26 | 165 | 3000 PSI | PLACA PISO 2 EJE 04 AL 06 AYJ | 2025-11-29 | 12/2/2025 12:00:00 AM | 3 | 21 | 15 | 72 | PLACA | 14.533 | 3 | 71.429
B-19322 VIALE 26 | 165 | 3000 PSI | PLACA PISO 2 EJE 04 AL 06 AYJ | 2025-11-29 | 12/2/2025 12:00:00 AM | 3 | 21 | 13.1 | 62 | PLACA | 14.533 | 3 | 62.381
B-19322 VIALE 26 | 165 | 3000 PSI | PLACA PISO 2 EJE 04 AL 06 AYJ | 2025-11-29 | 12/2/2025 12:00:00 AM | 3 | 21 | 15.5 | 74 | PLACA | 14.533 | 3 | 73.81
B-19322 VIALE 26 | 133.35 | 3000 PSI | PLA PISO 2 EJE 8 AL 10 ENTRE A y J | 2025-11-26 | 11/28/2025 12:00:00 AM | 3 | 21 | 9.7 | 46 |  | 10.7 | 3 | 46.19
B-19322 VIALE 26 | 133.35 | 3000 PSI | PLA PISO 2 EJE 8 AL 10 ENTRE A y J | 2025-11-26 | 11/28/2025 12:00:00 AM | 3 | 21 | 11.3 | 54 |  | 10.7 | 3 | 53.81
B-19322 VIALE 26 | 133.35 | 3000 PSI | PLA PISO 2 EJE 8 AL 10 ENTRE A y J | 2025-11-26 | 11/28/2025 12:00:00 AM | 3 | 21 | 11.1 | 53 |  | 10.7 | 3 | 52.857
B-19322 VIALE 26 | 152.4 | 3000 PSI | PLA PISO 2 EJE 12 AL 10 ENTRE A y J | 2025-11-25 | 11/28/2025 12:00:00 AM | 3 | 21 | 12.7 | 60 |  | 13.433 | 3 | 60.476
B-19322 VIALE 26 | 152.4 | 3000 PSI | PLA PISO 2 EJE 12 AL 10 ENTRE A y J | 2025-11-25 | 11/28/2025 12:00:00 AM | 3 | 21 | 13.4 | 64 |  | 13.433 | 3 | 63.81
B-19322 VIALE 26 | 152.4 | 3000 PSI | PLA PISO 2 EJE 12 AL 10 ENTRE A y J | 2025-11-25 | 11/28/2025 12:00:00 AM | 3 | 21 | 14.2 | 67 |  | 13.433 | 3 | 67.619
B-19322 VIALE 26 | 165.1 | 3000 PSI | PLACA PISO 2 EJE 08 AL 06 ENTRE AYJ | 2025-11-28 | 12/1/2025 12:00:00 AM | 3 | 21 | 14 | 66 | PLACA | 15.233 | 3 | 66.667
B-19322 VIALE 26 | 165.1 | 3000 PSI | PLACA PISO 2 EJE 08 AL 06 ENTRE AYJ | 2025-11-28 | 12/1/2025 12:00:00 AM | 3 | 21 | 15.7 | 75 | PLACA | 15.233 | 3 | 74.762
B-19322 VIALE 26 | 165.1 | 3000 PSI | PLACA PISO 2 EJE 08 AL 06 ENTRE AYJ | 2025-11-28 | 12/1/2025 12:00:00 AM | 3 | 21 | 16 | 76 | PLACA | 15.233 | 3 | 76.19
B-19322 VIALE 26 | 177.8 | 3000 PSI | PLACA TORRE 2 PISO 4 EJE 10 y 11 ENTRE A y J | 2025-12-17 | 12/20/2025 12:00:00 AM | 3 | 21 | 19.7 | 94 | PLACA | 21.033 | 3 | 93.81
B-19322 VIALE 26 | 177.8 | 3000 PSI | PLACA TORRE 2 PISO 4 EJE 10 y 11 ENTRE A y J | 2025-12-17 | 12/20/2025 12:00:00 AM | 3 | 21 | 22.8 | 109 | PLACA | 21.033 | 3 | 108.571
B-19322 VIALE 26 | 177.8 | 3000 PSI | PLACA TORRE 2 PISO 4 EJE 10 y 11 ENTRE A y J | 2025-12-17 | 12/20/2025 12:00:00 AM | 3 | 21 | 20.6 | 98 | PLACA | 21.033 | 3 | 98.095
B-19322 VIALE 26 | 177.8 | 3000 PSI | PLACA PISO 4 EJE 07 y 09 ENTRTE A y J | 2025-12-19 | 12/22/2025 12:00:00 AM | 3 | 21 | 13.5 | 64 | PLACA | 13.8 | 3 | 64.286
B-19322 VIALE 26 | 177.8 | 3000 PSI | PLACA PISO 4 EJE 07 y 09 ENTRTE A y J | 2025-12-19 | 12/22/2025 12:00:00 AM | 3 | 21 | 13.8 | 66 | PLACA | 13.8 | 3 | 65.714
B-19322 VIALE 26 | 177.8 | 3000 PSI | PLACA PISO 4 EJE 07 y 09 ENTRTE A y J | 2025-12-19 | 12/22/2025 12:00:00 AM | 3 | 21 | 14.1 | 67 | PLACA | 13.8 | 3 | 67.143
B-19322 VIALE 26 | 152.4 | 3000 PSI | PLACA PISO 3 EJE 8 AL 6 ENTRE A y J | 2025-12-10 | 12/13/2025 12:00:00 AM | 3 | 21 | 19.3 | 92 | PLACA | 21.167 | 3 | 91.905
B-19322 VIALE 26 | 152.4 | 3000 PSI | PLACA PISO 3 EJE 8 AL 6 ENTRE A y J | 2025-12-10 | 12/13/2025 12:00:00 AM | 3 | 21 | 18 | 86 | PLACA | 21.167 | 3 | 85.714
B-19322 VIALE 26 | 152.4 | 3000 PSI | PLACA PISO 3 EJE 8 AL 6 ENTRE A y J | 2025-12-10 | 12/13/2025 12:00:00 AM | 3 | 21 | 26.2 | 124 | PLACA | 21.167 | 3 | 124.762
B-19322 VIALE 26 | 152.4 | 3000 PSI | PLACA PISO 3 EJE 01 y 04 ENTRE A y J | 2025-12-13 | 12/16/2025 12:00:00 AM | 3 | 21 | 7.2 | 34 | PLACA | 8.733 | 3 | 34.286
B-19322 VIALE 26 | 152.4 | 3000 PSI | PLACA PISO 3 EJE 01 y 04 ENTRE A y J | 2025-12-13 | 12/16/2025 12:00:00 AM | 3 | 21 | 8.5 | 40 | PLACA | 8.733 | 3 | 40.476
B-19322 VIALE 26 | 152.4 | 3000 PSI | PLACA PISO 3 EJE 01 y 04 ENTRE A y J | 2025-12-13 | 12/16/2025 12:00:00 AM | 3 | 21 | 10.5 | 50 | PLACA | 8.733 | 3 | 50
B-19322 VIALE 26 | 152.4 | 3000 PSI | PLACA PISO 4 EJE 12 AL 15 ENTRE A y J | 2025-12-16 | 12/19/2025 12:00:00 AM | 3 | 21 | 19.6 | 93 | PLACA | 19.533 | 3 | 93.333
B-19322 VIALE 26 | 152.4 | 3000 PSI | PLACA PISO 4 EJE 12 AL 15 ENTRE A y J | 2025-12-16 | 12/19/2025 12:00:00 AM | 3 | 21 | 20.2 | 96 | PLACA | 19.533 | 3 | 96.19
B-19322 VIALE 26 | 152.4 | 3000 PSI | PLACA PISO 4 EJE 12 AL 15 ENTRE A y J | 2025-12-16 | 12/19/2025 12:00:00 AM | 3 | 21 | 18.8 | 90 | PLACA | 19.533 | 3 | 89.524
B-19322 VIALE 26 | 190.5 | 3000 PSI | PLACA T2 PISO 4 EJE 064 04 ENTRE AYJ | 2026-01-07 | 1/10/2026 12:00:00 AM | 3 | 21 | 16 | 76 | PLACA | 15.167 | 3 | 76.19
B-19322 VIALE 26 | 190.5 | 3000 PSI | PLACA T2 PISO 4 EJE 064 04 ENTRE AYJ | 2026-01-07 | 1/10/2026 12:00:00 AM | 3 | 21 | 15.6 | 74 | PLACA | 15.167 | 3 | 74.286
B-19322 VIALE 26 | 190.5 | 3000 PSI | PLACA T2 PISO 4 EJE 064 04 ENTRE AYJ | 2026-01-07 | 1/10/2026 12:00:00 AM | 3 | 21 | 13.9 | 66 | PLACA | 15.167 | 3 | 66.19
B-19322 VIALE 26 | 177.8 | 3000 PSI | PLACA T1 PISO 2 EJE 12 AL 10 ENTRE AYJ | 2026-01-13 | 1/16/2026 12:00:00 AM | 3 | 21 | 13.4 | 64 | PLACA | 12.1 | 3 | 63.81
B-19322 VIALE 26 | 177.8 | 3000 PSI | PLACA T1 PISO 2 EJE 12 AL 10 ENTRE AYJ | 2026-01-13 | 1/16/2026 12:00:00 AM | 3 | 21 | 10.1 | 48 | PLACA | 12.1 | 3 | 48.095
B-19322 VIALE 26 | 177.8 | 3000 PSI | PLACA T1 PISO 2 EJE 12 AL 10 ENTRE AYJ | 2026-01-13 | 1/16/2026 12:00:00 AM | 3 | 21 | 12.8 | 61 | PLACA | 12.1 | 3 | 60.952
B-19322 VIALE 26 | 190.5 | 3000 PSI | PLACA T2 PISO 5 EJE 15 AL 12 ENTRE AYJ | 2026-01-14 | 1/17/2026 12:00:00 AM | 3 | 21 | 13.1 | 62 | PLACA | 13.467 | 3 | 62.381
B-19322 VIALE 26 | 190.5 | 3000 PSI | PLACA T2 PISO 5 EJE 15 AL 12 ENTRE AYJ | 2026-01-14 | 1/17/2026 12:00:00 AM | 3 | 21 | 13.6 | 65 | PLACA | 13.467 | 3 | 64.762
B-19322 VIALE 26 | 190.5 | 3000 PSI | PLACA T2 PISO 5 EJE 15 AL 12 ENTRE AYJ | 2026-01-14 | 1/17/2026 12:00:00 AM | 3 | 21 | 13.7 | 65 | PLACA | 13.467 | 3 | 65.238
B-19322 VIALE 26 | 177.8 | 3000 PSI | PLACA T1 PISO 2 EJE 08 AL 04 ENTRE JYG | 2026-01-17 | 1/20/2026 12:00:00 AM | 3 | 21 | 13 | 62 | PLACA | 13.2 | 3 | 61.905
B-19322 VIALE 26 | 177.8 | 3000 PSI | PLACA T1 PISO 2 EJE 08 AL 04 ENTRE JYG | 2026-01-17 | 1/20/2026 12:00:00 AM | 3 | 21 | 12.5 | 59 | PLACA | 13.2 | 3 | 59.524
B-19322 VIALE 26 | 177.8 | 3000 PSI | PLACA T1 PISO 2 EJE 08 AL 04 ENTRE JYG | 2026-01-17 | 1/20/2026 12:00:00 AM | 3 | 21 | 14.1 | 67 | PLACA | 13.2 | 3 | 67.143
B-19322 VIALE 26 | 177.8 | 3000 PSI | PLACA T2 PISO 5 EJE 06 AL 08 ENTRE AYJ | 2026-01-17 | 1/20/2026 12:00:00 AM | 3 | 21 | 12.4 | 59 | PLACA | 12.967 | 3 | 59.048
B-19322 VIALE 26 | 177.8 | 3000 PSI | PLACA T2 PISO 5 EJE 06 AL 08 ENTRE AYJ | 2026-01-17 | 1/20/2026 12:00:00 AM | 3 | 21 | 13.5 | 64 | PLACA | 12.967 | 3 | 64.286
B-19322 VIALE 26 | 177.8 | 3000 PSI | PLACA T2 PISO 5 EJE 06 AL 08 ENTRE AYJ | 2026-01-17 | 1/20/2026 12:00:00 AM | 3 | 21 | 13 | 62 | PLACA | 12.967 | 3 | 61.905
B-19322 VIALE 26 | 177.8 | 3.000 PSI | PLACA T2 EJE 08 AL 10 DEL AalJ PISO 5 | 2026-01-16 | 1/19/2026 12:00:00 AM | 3 | 21 | 12.8 | 61 | PLACA | 13.567 | 6 | 60.952
B-19322 VIALE 26 | 177.8 | 3.000 PSI | PLACA T2 EJE 08 AL 10 DEL AalJ PISO 5 | 2026-01-16 | 1/19/2026 12:00:00 AM | 3 | 21 | 12.8 | 61 | PLACA | 13.567 | 6 | 60.952
B-19322 VIALE 26 | 177.8 | 3.000 PSI | PLACA T2 EJE 08 AL 10 DEL AalJ PISO 5 | 2026-01-16 | 1/19/2026 12:00:00 AM | 3 | 21 | 12.9 | 61 | PLACA | 13.567 | 6 | 61.429
B-19322 VIALE 26 | 177.8 | 3.000 PSI | PLACA T2 EJE 08 AL 10 DEL AalJ PISO 5 | 2026-01-16 | 1/19/2026 12:00:00 AM | 3 | 21 | 12.9 | 61 | PLACA | 13.567 | 6 | 61.429
B-19322 VIALE 26 | 177.8 | 3.000 PSI | PLACA T2 EJE 08 AL 10 DEL AalJ PISO 5 | 2026-01-16 | 1/19/2026 12:00:00 AM | 3 | 21 | 15 | 71 | PLACA | 13.567 | 6 | 71.429
B-19322 VIALE 26 | 177.8 | 3.000 PSI | PLACA T2 EJE 08 AL 10 DEL AalJ PISO 5 | 2026-01-16 | 1/19/2026 12:00:00 AM | 3 | 21 | 15 | 71 | PLACA | 13.567 | 6 | 71.429
B-19322 VIALE 26 | 184.15 | 3000 PSI | PLACA T2 PISO 5 EJE 04 AL 06 ENTRE AyJ | 2026-01-19 | 1/22/2026 12:00:00 AM | 3 | 21 | 12.8 | 61 | PLACA | 12.933 | 3 | 60.952
B-19322 VIALE 26 | 184.15 | 3000 PSI | PLACA T2 PISO 5 EJE 04 AL 06 ENTRE AyJ | 2026-01-19 | 1/22/2026 12:00:00 AM | 3 | 21 | 13.7 | 65 | PLACA | 12.933 | 3 | 65.238
B-19322 VIALE 26 | 184.15 | 3000 PSI | PLACA T2 PISO 5 EJE 04 AL 06 ENTRE AyJ | 2026-01-19 | 1/22/2026 12:00:00 AM | 3 | 21 | 12.3 | 58 | PLACA | 12.933 | 3 | 58.571
B-19322 VIALE 26 | 177.8 | 3000 PSI | PLACA T1 PISO 2 EJE 01 AL 04 ENTRE AYJ | 2026-01-20 | 1/23/2026 12:00:00 AM | 3 | 21 | 11.7 | 56 | PLACA | 11.933 | 3 | 55.714
B-19322 VIALE 26 | 177.8 | 3000 PSI | PLACA T1 PISO 2 EJE 01 AL 04 ENTRE AYJ | 2026-01-20 | 1/23/2026 12:00:00 AM | 3 | 21 | 11.3 | 54 | PLACA | 11.933 | 3 | 53.81
B-19322 VIALE 26 | 177.8 | 3000 PSI | PLACA T1 PISO 2 EJE 01 AL 04 ENTRE AYJ | 2026-01-20 | 1/23/2026 12:00:00 AM | 3 | 21 | 12.8 | 61 | PLACA | 11.933 | 3 | 60.952
B-19322 VIALE 26 | 177.8 | 3000 PSI | PLACA T2 PISO 05 EJE 01 AL 04 ENTRE AyJ | 2026-01-20 | 1/24/2026 12:00:00 AM | 3 | 21 | 19.3 | 92 | PLACA | 19.767 | 3 | 91.905
B-19322 VIALE 26 | 177.8 | 3000 PSI | PLACA T2 PISO 05 EJE 01 AL 04 ENTRE AyJ | 2026-01-20 | 1/24/2026 12:00:00 AM | 3 | 21 | 19.1 | 91 | PLACA | 19.767 | 3 | 90.952
B-19322 VIALE 26 | 177.8 | 3000 PSI | PLACA T2 PISO 05 EJE 01 AL 04 ENTRE AyJ | 2026-01-20 | 1/24/2026 12:00:00 AM | 3 | 21 | 20.9 | 100 | PLACA | 19.767 | 3 | 99.524
B-19322 VIALE 26 | 190.5 | 3.000 PSI | PLACA T2 PISO 6 EJE 15 al 12 ENTRE AyJ | 2026-01-23 | 1/26/2026 12:00:00 AM | 3 | 21 | 18.2 | 87 | PLACA | 18.2 | 3 | 86.667
B-19322 VIALE 26 | 190.5 | 3.000 PSI | PLACA T2 PISO 6 EJE 15 al 12 ENTRE AyJ | 2026-01-23 | 1/26/2026 12:00:00 AM | 3 | 21 | 18.7 | 89 | PLACA | 18.2 | 3 | 89.048
B-19322 VIALE 26 | 190.5 | 3.000 PSI | PLACA T2 PISO 6 EJE 15 al 12 ENTRE AyJ | 2026-01-23 | 1/26/2026 12:00:00 AM | 3 | 21 | 17.7 | 84 | PLACA | 18.2 | 3 | 84.286
B-19322 VIALE 26 | 154.2 | 3000 PSI | PLACA T2 PISO 6 EJE 08 AL 10 ENTRE AYJ | 2026-01-26 | 1/29/2026 12:00:00 AM | 3 | 21 | 16.7 | 80 | PLACA | 16.433 | 3 | 79.524
B-19322 VIALE 26 | 154.2 | 3000 PSI | PLACA T2 PISO 6 EJE 08 AL 10 ENTRE AYJ | 2026-01-26 | 1/29/2026 12:00:00 AM | 3 | 21 | 15.9 | 76 | PLACA | 16.433 | 3 | 75.714
B-19322 VIALE 26 | 154.2 | 3000 PSI | PLACA T2 PISO 6 EJE 08 AL 10 ENTRE AYJ | 2026-01-26 | 1/29/2026 12:00:00 AM | 3 | 21 | 16.7 | 80 | PLACA | 16.433 | 3 | 79.524
B-19322 VIALE 26 | 152.4 | 3000 PSI | ESCALERA T2 TRAMO DEL 2 AL 3 | 2026-01-26 | 1/29/2026 12:00:00 AM | 3 | 21 | 16.3 | 78 |  | 16.267 | 3 | 77.619
B-19322 VIALE 26 | 152.4 | 3000 PSI | ESCALERA T2 TRAMO DEL 2 AL 3 | 2026-01-26 | 1/29/2026 12:00:00 AM | 3 | 21 | 16.5 | 78 |  | 16.267 | 3 | 78.571
B-19322 VIALE 26 | 152.4 | 3000 PSI | ESCALERA T2 TRAMO DEL 2 AL 3 | 2026-01-26 | 1/29/2026 12:00:00 AM | 3 | 21 | 16 | 76 |  | 16.267 | 3 | 76.19
B-19322 VIALE 26 | 165.1 | 3000 PSI | PLACA T2 PISO 6 EJE 04 AL 08 ENTRE AYJ | 2026-01-28 | 1/31/2026 12:00:00 AM | 3 | 21 | 17.4 | 83 | PLACA | 16.467 | 3 | 82.857
B-19322 VIALE 26 | 165.1 | 3000 PSI | PLACA T2 PISO 6 EJE 04 AL 08 ENTRE AYJ | 2026-01-28 | 1/31/2026 12:00:00 AM | 3 | 21 | 15.6 | 74 | PLACA | 16.467 | 3 | 74.286
B-19322 VIALE 26 | 165.1 | 3000 PSI | PLACA T2 PISO 6 EJE 04 AL 08 ENTRE AYJ | 2026-01-28 | 1/31/2026 12:00:00 AM | 3 | 21 | 16.4 | 78 | PLACA | 16.467 | 3 | 78.095
B-19322 VIALE 26 | 152.4 | 3000 PSI | PLACA T1 PISO 2 EJE 09 AL 10 ENTRE AYJ | 2026-01-28 | 1/31/2026 12:00:00 AM | 3 | 21 | 15.9 | 76 | PLACA | 16.1 | 3 | 75.714
B-19322 VIALE 26 | 152.4 | 3000 PSI | PLACA T1 PISO 2 EJE 09 AL 10 ENTRE AYJ | 2026-01-28 | 1/31/2026 12:00:00 AM | 3 | 21 | 15.4 | 73 | PLACA | 16.1 | 3 | 73.333
B-19322 VIALE 26 | 152.4 | 3000 PSI | PLACA T1 PISO 2 EJE 09 AL 10 ENTRE AYJ | 2026-01-28 | 1/31/2026 12:00:00 AM | 3 | 21 | 17 | 81 | PLACA | 16.1 | 3 | 80.952
B-19322 VIALE 26 | 203.2 | 3000 PSI | MUROS T2 PISO 6 EJE 11 AL 15 ENTRE AYD M=29,10,32 | 2026-01-28 | 1/31/2026 12:00:00 AM | 3 | 21 | 13.2 | 63 | MURO | 13.7 | 3 | 62.857
B-19322 VIALE 26 | 203.2 | 3000 PSI | MUROS T2 PISO 6 EJE 11 AL 15 ENTRE AYD M=29,10,32 | 2026-01-28 | 1/31/2026 12:00:00 AM | 3 | 21 | 13.7 | 65 | MURO | 13.7 | 3 | 65.238
B-19322 VIALE 26 | 203.2 | 3000 PSI | MUROS T2 PISO 6 EJE 11 AL 15 ENTRE AYD M=29,10,32 | 2026-01-28 | 1/31/2026 12:00:00 AM | 3 | 21 | 14.2 | 67 | MURO | 13.7 | 3 | 67.619
B-19322 VIALE 26 | 165.1 | 3000 PSI | PLACA T1 PISO 2 EJE 15 AL 12 ENTRE AYJ | 2026-01-27 | 1/30/2026 12:00:00 AM | 3 | 21 | 15.9 | 76 | PLACA | 16.133 | 3 | 75.714
B-19322 VIALE 26 | 165.1 | 3000 PSI | PLACA T1 PISO 2 EJE 15 AL 12 ENTRE AYJ | 2026-01-27 | 1/30/2026 12:00:00 AM | 3 | 21 | 15.9 | 75 | PLACA | 16.133 | 3 | 75.714
B-19322 VIALE 26 | 165.1 | 3000 PSI | PLACA T1 PISO 2 EJE 15 AL 12 ENTRE AYJ | 2026-01-27 | 1/30/2026 12:00:00 AM | 3 | 21 | 16.6 | 79 | PLACA | 16.133 | 3 | 79.048
B-19322 VIALE 26 | 228.6 | 3000 PSI | MUROS T2 PISO 6 EJE 12 AL 15 ENTRE JYF M=17,28,18,32,29 | 2026-01-27 | 1/30/2026 12:00:00 AM | 3 | 21 | 11.5 | 54 | MURO | 11.233 | 3 | 54.762
B-19322 VIALE 26 | 228.6 | 3000 PSI | MUROS T2 PISO 6 EJE 12 AL 15 ENTRE JYF M=17,28,18,32,29 | 2026-01-27 | 1/30/2026 12:00:00 AM | 3 | 21 | 11.6 | 55 | MURO | 11.233 | 3 | 55.238
B-19322 VIALE 26 | 228.6 | 3000 PSI | MUROS T2 PISO 6 EJE 12 AL 15 ENTRE JYF M=17,28,18,32,29 | 2026-01-27 | 1/30/2026 12:00:00 AM | 3 | 21 | 10.6 | 51 | MURO | 11.233 | 3 | 50.476
B-19322 VIALE 26 | 203.2 | 3000 PSI | MUROS T2 PISO 6 EJES 12 AL 08 ENTRE AYJ M=32,29,09 | 2026-01-30 | 2/2/2026 12:00:00 AM | 3 | 21 | 16.1 | 76 | MURO | 15.367 | 3 | 76.667
B-19322 VIALE 26 | 203.2 | 3000 PSI | MUROS T2 PISO 6 EJES 12 AL 08 ENTRE AYJ M=32,29,09 | 2026-01-30 | 2/2/2026 12:00:00 AM | 3 | 21 | 14.5 | 69 | MURO | 15.367 | 3 | 69.048
B-19322 VIALE 26 | 203.2 | 3000 PSI | MUROS T2 PISO 6 EJES 12 AL 08 ENTRE AYJ M=32,29,09 | 2026-01-30 | 2/2/2026 12:00:00 AM | 3 | 21 | 15.5 | 74 | MURO | 15.367 | 3 | 73.81
B-19322 VIALE 26 | 158.75 | 3000 PSI | PLACA TORRE 2 EJES DEL 10 AL 12 ENTRE AYD PISO 7 | 2026-02-02 | 2/5/2026 12:00:00 AM | 3 | 21 | 16.2 | 77 | PLACA | 15.667 | 3 | 77.143
B-19322 VIALE 26 | 158.75 | 3000 PSI | PLACA TORRE 2 EJES DEL 10 AL 12 ENTRE AYD PISO 7 | 2026-02-02 | 2/5/2026 12:00:00 AM | 3 | 21 | 16.4 | 78 | PLACA | 15.667 | 3 | 78.095
B-19322 VIALE 26 | 158.75 | 3000 PSI | PLACA TORRE 2 EJES DEL 10 AL 12 ENTRE AYD PISO 7 | 2026-02-02 | 2/5/2026 12:00:00 AM | 3 | 21 | 14.4 | 69 | PLACA | 15.667 | 3 | 68.571
B-19322 VIALE 26 | 165.1 | 3000 PSI | PLACA T1 ´PISO 2 EJES 03 AL 06 ENTRE AYG | 2026-02-02 | 2/5/2026 12:00:00 AM | 3 | 21 | 16.3 | 78 | PLACA | 15.867 | 3 | 77.619
B-19322 VIALE 26 | 165.1 | 3000 PSI | PLACA T1 ´PISO 2 EJES 03 AL 06 ENTRE AYG | 2026-02-02 | 2/5/2026 12:00:00 AM | 3 | 21 | 16.4 | 78 | PLACA | 15.867 | 3 | 78.095
B-19322 VIALE 26 | 165.1 | 3000 PSI | PLACA T1 ´PISO 2 EJES 03 AL 06 ENTRE AYG | 2026-02-02 | 2/5/2026 12:00:00 AM | 3 | 21 | 14.9 | 71 | PLACA | 15.867 | 3 | 70.952
B-19322 VIALE 26 | 228.6 | 3000 PSI | MUROS T2 PISO 6 EJE 07 Y 08 ENTRE AYJ M=32,29,09 | 2026-02-02 | 2/5/2026 12:00:00 AM | 3 | 21 | 11.1 | 53 | MURO | 11.367 | 3 | 52.857
B-19322 VIALE 26 | 228.6 | 3000 PSI | MUROS T2 PISO 6 EJE 07 Y 08 ENTRE AYJ M=32,29,09 | 2026-02-02 | 2/5/2026 12:00:00 AM | 3 | 21 | 11.8 | 56 | MURO | 11.367 | 3 | 56.19
B-19322 VIALE 26 | 228.6 | 3000 PSI | MUROS T2 PISO 6 EJE 07 Y 08 ENTRE AYJ M=32,29,09 | 2026-02-02 | 2/5/2026 12:00:00 AM | 3 | 21 | 11.2 | 53 | MURO | 11.367 | 3 | 53.333
B-19322 VIALE 26 | 228.6 | 3000 PSI | MUROS T2 PISO 6 ENTRE AYJ M=31,02,04 | 2026-02-03 | 2/6/2026 12:00:00 AM | 3 | 21 | 12.8 | 61 | MURO | 14.367 | 3 | 60.952
B-19322 VIALE 26 | 228.6 | 3000 PSI | MUROS T2 PISO 6 ENTRE AYJ M=31,02,04 | 2026-02-03 | 2/6/2026 12:00:00 AM | 3 | 21 | 16.3 | 77 | MURO | 14.367 | 3 | 77.619
B-19322 VIALE 26 | 228.6 | 3000 PSI | MUROS T2 PISO 6 ENTRE AYJ M=31,02,04 | 2026-02-03 | 2/6/2026 12:00:00 AM | 3 | 21 | 14 | 67 | MURO | 14.367 | 3 | 66.667
B-19322 VIALE 26 | 152.4 | 3000 PSI | PLACA T1 PISO 3 EJE 09 al 06 ENTRE GyJ | 2026-02-04 | 2/7/2026 12:00:00 AM | 3 | 21 | 18.1 | 86 | PLACA | 18 | 3 | 86.19
B-19322 VIALE 26 | 152.4 | 3000 PSI | PLACA T1 PISO 3 EJE 09 al 06 ENTRE GyJ | 2026-02-04 | 2/7/2026 12:00:00 AM | 3 | 21 | 17.6 | 84 | PLACA | 18 | 3 | 83.81
B-19322 VIALE 26 | 152.4 | 3000 PSI | PLACA T1 PISO 3 EJE 09 al 06 ENTRE GyJ | 2026-02-04 | 2/7/2026 12:00:00 AM | 3 | 21 | 18.3 | 87 | PLACA | 18 | 3 | 87.143
B-19322 VIALE 26 | 158.75 | 3.000 PSI | PLACA T2 PISO 7 EJES 06 AL 08 ENTRE AyJ | 2026-02-04 | 2/7/2026 12:00:00 AM | 3 | 21 | 18.3 | 87 | PLACA | 17.667 | 3 | 87.143
B-19322 VIALE 26 | 158.75 | 3.000 PSI | PLACA T2 PISO 7 EJES 06 AL 08 ENTRE AyJ | 2026-02-04 | 2/7/2026 12:00:00 AM | 3 | 21 | 17.6 | 84 | PLACA | 17.667 | 3 | 83.81
B-19322 VIALE 26 | 158.75 | 3.000 PSI | PLACA T2 PISO 7 EJES 06 AL 08 ENTRE AyJ | 2026-02-04 | 2/7/2026 12:00:00 AM | 3 | 21 | 17.1 | 81 | PLACA | 17.667 | 3 | 81.429
B-19322 VIALE 26 | 228.6 | 3000 PSI | MUROS T2 PISO 6 EJES 01 AL 02 ENTRE AyJ M=24,25,26,20,21,22,23 | 2026-02-04 | 2/7/2026 12:00:00 AM | 3 | 21 | 16.3 | 78 | MURO | 15.967 | 3 | 77.619
B-19322 VIALE 26 | 228.6 | 3000 PSI | MUROS T2 PISO 6 EJES 01 AL 02 ENTRE AyJ M=24,25,26,20,21,22,23 | 2026-02-04 | 2/7/2026 12:00:00 AM | 3 | 21 | 15.9 | 76 | MURO | 15.967 | 3 | 75.714
B-19322 VIALE 26 | 228.6 | 3000 PSI | MUROS T2 PISO 6 EJES 01 AL 02 ENTRE AyJ M=24,25,26,20,21,22,23 | 2026-02-04 | 2/7/2026 12:00:00 AM | 3 | 21 | 15.7 | 75 | MURO | 15.967 | 3 | 74.762
B-19322 VIALE 26 | 152.4 | 3.000 PSI | PLACA T1 PISO 2 EJES DEL 03 AL 06 ENTRE AyG | 2026-02-06 | 2/9/2026 12:00:00 AM | 3 | 21 | 19 | 90 | PLACA | 18.167 | 3 | 90.476
B-19322 VIALE 26 | 152.4 | 3.000 PSI | PLACA T1 PISO 2 EJES DEL 03 AL 06 ENTRE AyG | 2026-02-06 | 2/9/2026 12:00:00 AM | 3 | 21 | 18.3 | 87 | PLACA | 18.167 | 3 | 87.143
B-19322 VIALE 26 | 152.4 | 3.000 PSI | PLACA T1 PISO 2 EJES DEL 03 AL 06 ENTRE AyG | 2026-02-06 | 2/9/2026 12:00:00 AM | 3 | 21 | 17.2 | 82 | PLACA | 18.167 | 3 | 81.905
B-19322 VIALE 26 | 177.8 | 3.000 PSI | MUROS T2 PISO 7 EJE 01 AL 03 ENTRE AyJ | 2026-02-06 | 2/9/2026 12:00:00 AM | 3 | 21 | 16.2 | 77 | MURO | 16.167 | 3 | 77.143
B-19322 VIALE 26 | 177.8 | 3.000 PSI | MUROS T2 PISO 7 EJE 01 AL 03 ENTRE AyJ | 2026-02-06 | 2/9/2026 12:00:00 AM | 3 | 21 | 16.5 | 79 | MURO | 16.167 | 3 | 78.571
B-19322 VIALE 26 | 177.8 | 3.000 PSI | MUROS T2 PISO 7 EJE 01 AL 03 ENTRE AyJ | 2026-02-06 | 2/9/2026 12:00:00 AM | 3 | 21 | 15.8 | 75 | MURO | 16.167 | 3 | 75.238
B-19322 VIALE 26 | 203.2 | 3.000 PSI | MUROS T2 PISO 7 EJES 14,15,12 RNTRE JyG M= 01,27,16,2,31,14 | 2026-02-06 | 2/9/2026 12:00:00 AM | 3 | 21 | 16.8 | 80 | MURO | 17.033 | 3 | 80
B-19322 VIALE 26 | 203.2 | 3.000 PSI | MUROS T2 PISO 7 EJES 14,15,12 RNTRE JyG M= 01,27,16,2,31,14 | 2026-02-06 | 2/9/2026 12:00:00 AM | 3 | 21 | 17.3 | 82 | MURO | 17.033 | 3 | 82.381
B-19322 VIALE 26 | 203.2 | 3.000 PSI | MUROS T2 PISO 7 EJES 14,15,12 RNTRE JyG M= 01,27,16,2,31,14 | 2026-02-06 | 2/9/2026 12:00:00 AM | 3 | 21 | 17 | 81 | MURO | 17.033 | 3 | 80.952
B-19322 VIALE 26 | 152.4 | 3000 PSI | PLACA T2 P8 EJE 10 AL 12 ENTREA AYJ | 2026-02-10 | 2/13/2026 12:00:00 AM | 3 | 21 | 16.4 | 78 | PLACA | 16.5 | 3 | 78.095
B-19322 VIALE 26 | 152.4 | 3000 PSI | PLACA T2 P8 EJE 10 AL 12 ENTREA AYJ | 2026-02-10 | 2/13/2026 12:00:00 AM | 3 | 21 | 16.8 | 80 | PLACA | 16.5 | 3 | 80
B-19322 VIALE 26 | 152.4 | 3000 PSI | PLACA T2 P8 EJE 10 AL 12 ENTREA AYJ | 2026-02-10 | 2/13/2026 12:00:00 AM | 3 | 21 | 16.3 | 78 | PLACA | 16.5 | 3 | 77.619
B-19322 VIALE 26 | 177.8 | 3000 PSI | PLACA T1 PISO 4 EJE 15 AL 12 ENTREA AYJ | 2026-02-10 | 2/13/2026 12:00:00 AM | 3 | 21 | 14.3 | 68 | PLACA | 13.867 | 3 | 68.095
B-19322 VIALE 26 | 177.8 | 3000 PSI | PLACA T1 PISO 4 EJE 15 AL 12 ENTREA AYJ | 2026-02-10 | 2/13/2026 12:00:00 AM | 3 | 21 | 14.2 | 68 | PLACA | 13.867 | 3 | 67.619
B-19322 VIALE 26 | 177.8 | 3000 PSI | PLACA T1 PISO 4 EJE 15 AL 12 ENTREA AYJ | 2026-02-10 | 2/13/2026 12:00:00 AM | 3 | 21 | 13.1 | 62 | PLACA | 13.867 | 3 | 62.381
B-19322 VIALE 26 | 203.2 | 3000 PSI | MUROS T2 P7 EJE 06 Y 07 ENTRE AYJ M=32,29,09 | 2026-02-10 | 2/13/2026 12:00:00 AM | 3 | 21 | 17 | 81 | MURO | 16.233 | 3 | 80.952
B-19322 VIALE 26 | 203.2 | 3000 PSI | MUROS T2 P7 EJE 06 Y 07 ENTRE AYJ M=32,29,09 | 2026-02-10 | 2/13/2026 12:00:00 AM | 3 | 21 | 16.1 | 77 | MURO | 16.233 | 3 | 76.667
B-19322 VIALE 26 | 203.2 | 3000 PSI | MUROS T2 P7 EJE 06 Y 07 ENTRE AYJ M=32,29,09 | 2026-02-10 | 2/13/2026 12:00:00 AM | 3 | 21 | 15.6 | 74 | MURO | 16.233 | 3 | 74.286
B-19322 VIALE 26 | 158.75 | 3000 PSI | PLACA T1 PISO 4 EJES 10 AL 12 ENTRE AYJ | 2026-02-11 | 2/14/2026 12:00:00 AM | 3 | 21 | 15.5 | 74 | PLACA | 15.5 | 3 | 73.81
B-19322 VIALE 26 | 158.75 | 3000 PSI | PLACA T1 PISO 4 EJES 10 AL 12 ENTRE AYJ | 2026-02-11 | 2/14/2026 12:00:00 AM | 3 | 21 | 15.4 | 73 | PLACA | 15.5 | 3 | 73.333
B-19322 VIALE 26 | 158.75 | 3000 PSI | PLACA T1 PISO 4 EJES 10 AL 12 ENTRE AYJ | 2026-02-11 | 2/14/2026 12:00:00 AM | 3 | 21 | 15.6 | 74 | PLACA | 15.5 | 3 | 74.286
B-19322 VIALE 26 | 165.1 | 3000 PSI | PLACA T2 PISO 8 EJES 07 AL 09 ENTRE AYJ | 2026-02-11 | 2/14/2026 12:00:00 AM | 3 | 21 | 13 | 62 | PLACA | 13.133 | 3 | 61.905
B-19322 VIALE 26 | 165.1 | 3000 PSI | PLACA T2 PISO 8 EJES 07 AL 09 ENTRE AYJ | 2026-02-11 | 2/14/2026 12:00:00 AM | 3 | 21 | 13.3 | 63 | PLACA | 13.133 | 3 | 63.333
B-19322 VIALE 26 | 165.1 | 3000 PSI | PLACA T2 PISO 8 EJES 07 AL 09 ENTRE AYJ | 2026-02-11 | 2/14/2026 12:00:00 AM | 3 | 21 | 13.1 | 62 | PLACA | 13.133 | 3 | 62.381
B-19322 VIALE 26 | 215.9 | 3000 PSI | MUROS T2 P7 EJE 04 AL 06 ENTRE AYJ M=32,29,09 | 2026-02-11 | 2/14/2026 12:00:00 AM | 3 | 21 | 13.5 | 64 | MURO | 13.3 | 3 | 64.286
B-19322 VIALE 26 | 215.9 | 3000 PSI | MUROS T2 P7 EJE 04 AL 06 ENTRE AYJ M=32,29,09 | 2026-02-11 | 2/14/2026 12:00:00 AM | 3 | 21 | 13.3 | 63 | MURO | 13.3 | 3 | 63.333
B-19322 VIALE 26 | 215.9 | 3000 PSI | MUROS T2 P7 EJE 04 AL 06 ENTRE AYJ M=32,29,09 | 2026-02-11 | 2/14/2026 12:00:00 AM | 3 | 21 | 13.1 | 62 | MURO | 13.3 | 3 | 62.381
B-19322 VIALE 26 | 152.4 | 3000 PSI | PLACA T2 PISO 8 EJES 05 AL 07 ENTRE AyJ | 2026-02-13 | 2/16/2026 12:00:00 AM | 3 | 21 | 13 | 62 | PLACA | 12.233 | 3 | 61.905
B-19322 VIALE 26 | 152.4 | 3000 PSI | PLACA T2 PISO 8 EJES 05 AL 07 ENTRE AyJ | 2026-02-13 | 2/16/2026 12:00:00 AM | 3 | 21 | 12.1 | 58 | PLACA | 12.233 | 3 | 57.619
B-19322 VIALE 26 | 152.4 | 3000 PSI | PLACA T2 PISO 8 EJES 05 AL 07 ENTRE AyJ | 2026-02-13 | 2/16/2026 12:00:00 AM | 3 | 21 | 11.6 | 55 | PLACA | 12.233 | 3 | 55.238
B-19322 VIALE 26 | 203.2 | 3000 PSI | MUROS T2 P7 EJES 01 AL 02 ENTRE AyD M=24,25,22,23,26 | 2026-02-13 | 2/16/2026 12:00:00 AM | 3 | 21 | 15 | 72 | MURO | 14.633 | 3 | 71.429
B-19322 VIALE 26 | 203.2 | 3000 PSI | MUROS T2 P7 EJES 01 AL 02 ENTRE AyD M=24,25,22,23,26 | 2026-02-13 | 2/16/2026 12:00:00 AM | 3 | 21 | 14.3 | 68 | MURO | 14.633 | 3 | 68.095
B-19322 VIALE 26 | 203.2 | 3000 PSI | MUROS T2 P7 EJES 01 AL 02 ENTRE AyD M=24,25,22,23,26 | 2026-02-13 | 2/16/2026 12:00:00 AM | 3 | 21 | 14.6 | 70 | MURO | 14.633 | 3 | 69.524
B-19322 VIALE 26 | 203.2 | 4000 PSI | MUROS T1 P4 EJES 15 Y 12 ENTRE aYJ M=32,03,04,30,25,13 | 2026-02-13 | 2/16/2026 12:00:00 AM | 3 | 21 | 15.6 | 74 | MURO | 15.2 | 3 | 74.286
B-19322 VIALE 26 | 203.2 | 4000 PSI | MUROS T1 P4 EJES 15 Y 12 ENTRE aYJ M=32,03,04,30,25,13 | 2026-02-13 | 2/16/2026 12:00:00 AM | 3 | 21 | 14.9 | 71 | MURO | 15.2 | 3 | 70.952
B-19322 VIALE 26 | 203.2 | 4000 PSI | MUROS T1 P4 EJES 15 Y 12 ENTRE aYJ M=32,03,04,30,25,13 | 2026-02-13 | 2/16/2026 12:00:00 AM | 3 | 21 | 15.1 | 72 | MURO | 15.2 | 3 | 71.905
B-19322 VIALE 26 | 152.4 | 3000 PSI | PLACA T1 PISO 4 EJES 06 AL 08 ENTRE AyJ | 2026-02-13 | 2/16/2026 12:00:00 AM | 3 | 21 | 11.5 | 55 | PLACA | 12.167 | 3 | 54.762
B-19322 VIALE 26 | 152.4 | 3000 PSI | PLACA T1 PISO 4 EJES 06 AL 08 ENTRE AyJ | 2026-02-13 | 2/16/2026 12:00:00 AM | 3 | 21 | 12.8 | 61 | PLACA | 12.167 | 3 | 60.952
B-19322 VIALE 26 | 152.4 | 3000 PSI | PLACA T1 PISO 4 EJES 06 AL 08 ENTRE AyJ | 2026-02-13 | 2/16/2026 12:00:00 AM | 3 | 21 | 12.2 | 58 | PLACA | 12.167 | 3 | 58.095
B-19322 VIALE 26 | 152.4 | 3000 PSI | PLACA T1 P4 EJES 01Y04 ENTRE AyJ | 2026-02-16 | 2/19/2026 12:00:00 AM | 3 | 21 | 13.8 | 66 | PLACA | 14.067 | 3 | 65.714
B-19322 VIALE 26 | 152.4 | 3000 PSI | PLACA T1 P4 EJES 01Y04 ENTRE AyJ | 2026-02-16 | 2/19/2026 12:00:00 AM | 3 | 21 | 14.4 | 68 | PLACA | 14.067 | 3 | 68.571
B-19322 VIALE 26 | 152.4 | 3000 PSI | PLACA T1 P4 EJES 01Y04 ENTRE AyJ | 2026-02-16 | 2/19/2026 12:00:00 AM | 3 | 21 | 14 | 66 | PLACA | 14.067 | 3 | 66.667
B-19322 VIALE 26 | 203.2 | 3000 PSI | MUROS T2 P8 EJE 11 AL 15 ENTRE JyF M=14,31,02,17,18,28 | 2026-02-16 | 2/19/2026 12:00:00 AM | 3 | 21 | 13.5 | 64 | MURO | 13.133 | 3 | 64.286
B-19322 VIALE 26 | 203.2 | 3000 PSI | MUROS T2 P8 EJE 11 AL 15 ENTRE JyF M=14,31,02,17,18,28 | 2026-02-16 | 2/19/2026 12:00:00 AM | 3 | 21 | 13.1 | 62 | MURO | 13.133 | 3 | 62.381
B-19322 VIALE 26 | 203.2 | 3000 PSI | MUROS T2 P8 EJE 11 AL 15 ENTRE JyF M=14,31,02,17,18,28 | 2026-02-16 | 2/19/2026 12:00:00 AM | 3 | 21 | 12.8 | 61 | MURO | 13.133 | 3 | 60.952
B-19322 VIALE 26 | 152.4 | 3000 PSI | PLACA T1 P5 EJES 4-6 ENTRE AyJ | 2026-02-21 | 2/23/2026 12:00:00 AM | 3 | 21 | 13.4 | 64 | PLACA | 12.3 | 3 | 63.81
B-19322 VIALE 26 | 152.4 | 3000 PSI | PLACA T1 P5 EJES 4-6 ENTRE AyJ | 2026-02-21 | 2/23/2026 12:00:00 AM | 3 | 21 | 12.4 | 59 | PLACA | 12.3 | 3 | 59.048
B-19322 VIALE 26 | 152.4 | 3000 PSI | PLACA T1 P5 EJES 4-6 ENTRE AyJ | 2026-02-21 | 2/23/2026 12:00:00 AM | 3 | 21 | 11.1 | 53 | PLACA | 12.3 | 3 | 52.857
B-19322 VIALE 26 | 152.4 | 3000 PSI | ESCALERAS T1 P2 AL P3 ESCALERA T2 P6 AL P7 | 2026-02-23 | 2/26/2026 12:00:00 AM | 3 | 21 | 13.9 | 66 |  | 14.067 | 3 | 66.19
B-19322 VIALE 26 | 152.4 | 3000 PSI | ESCALERAS T1 P2 AL P3 ESCALERA T2 P6 AL P7 | 2026-02-23 | 2/26/2026 12:00:00 AM | 3 | 21 | 14 | 67 |  | 14.067 | 3 | 66.667
B-19322 VIALE 26 | 152.4 | 3000 PSI | ESCALERAS T1 P2 AL P3 ESCALERA T2 P6 AL P7 | 2026-02-23 | 2/26/2026 12:00:00 AM | 3 | 21 | 14.3 | 68 |  | 14.067 | 3 | 68.095
B-19322 VIALE 26 | 152.4 | 3000 PSI | PLACA T1 P6EJES 08 AL 10 ENTRE A-J | 2026-02-28 | 2/27/2026 12:00:00 AM | 3 | 21 | 1.4 | 6 | PLACA | 1.45 | 4 | 6.667
B-19322 VIALE 26 | 152.4 | 3000 PSI | PLACA T1 P6EJES 08 AL 10 ENTRE A-J | 2026-02-28 | 2/27/2026 12:00:00 AM | 3 | 21 | 1.4 | 6 | PLACA | 1.45 | 4 | 6.667
B-19322 VIALE 26 | 152.4 | 3000 PSI | PLACA T1 P6EJES 08 AL 10 ENTRE A-J | 2026-02-28 | 2/27/2026 12:00:00 AM | 3 | 21 | 1.5 | 7 | PLACA | 1.45 | 4 | 7.143
B-19322 VIALE 26 | 152.4 | 3000 PSI | PLACA T1 P6EJES 08 AL 10 ENTRE A-J | 2026-02-28 | 2/27/2026 12:00:00 AM | 3 | 21 | 1.5 | 7 | PLACA | 1.45 | 4 | 7.143
B-19322 VIALE 26 | 228.6 | 3000 PSI | MUROS T2 P9 EJES 06 AL 08 ENTRE Ayj M= 14,31,02 | 2026-02-27 | 2/28/2026 12:00:00 AM | 3 | 21 | 2 | 9 | MURO | 2 | 2 | 9.524
B-19322 VIALE 26 | 228.6 | 3000 PSI | MUROS T2 P9 EJES 06 AL 08 ENTRE Ayj M= 14,31,02 | 2026-02-27 | 2/28/2026 12:00:00 AM | 3 | 21 | 2 | 9 | MURO | 2 | 2 | 9.524
B-19322 VIALE 26 | 152.4 | 3000 PSI | ESCALERA T2 TRAMO DEL 07 AL 08 | 2026-02-27 | 3/2/2026 12:00:00 AM | 3 | 21 | 13.4 | 64 |  | 13.733 | 3 | 63.81
B-19322 VIALE 26 | 152.4 | 3000 PSI | ESCALERA T2 TRAMO DEL 07 AL 08 | 2026-02-27 | 3/2/2026 12:00:00 AM | 3 | 21 | 14.5 | 69 |  | 13.733 | 3 | 69.048
B-19322 VIALE 26 | 152.4 | 3000 PSI | ESCALERA T2 TRAMO DEL 07 AL 08 | 2026-02-27 | 3/2/2026 12:00:00 AM | 3 | 21 | 13.3 | 63 |  | 13.733 | 3 | 63.333
B-19322 VIALE 26 | 203.2 | 3000 PSI | MUROS T2 P12 EJES 10 Y 11 ENTRE AYJ | 2026-03-21 | 3/24/2026 12:00:00 AM | 3 | 21 | 15.7 | 75 | MURO | 14.867 | 3 | 74.762
B-19322 VIALE 26 | 203.2 | 3000 PSI | MUROS T2 P12 EJES 10 Y 11 ENTRE AYJ | 2026-03-21 | 3/24/2026 12:00:00 AM | 3 | 21 | 14.1 | 67 | MURO | 14.867 | 3 | 67.143
B-19322 VIALE 26 | 203.2 | 3000 PSI | MUROS T2 P12 EJES 10 Y 11 ENTRE AYJ | 2026-03-21 | 3/24/2026 12:00:00 AM | 3 | 21 | 14.8 | 70 | MURO | 14.867 | 3 | 70.476
B-19322 VIALE 26 | 177.8 | 3000 PSI | PLACA T2 PISO 13 EJE 7 AL 10 ENTRE AYJ | 2026-03-28 | 4/30/2026 12:00:00 AM | 3 | 21 | 9.4 | 45 | PLACA | 8.9 | 2 | 44.762
B-19322 VIALE 26 | 177.8 | 3000 PSI | PLACA T2 PISO 13 EJE 7 AL 10 ENTRE AYJ | 2026-03-28 | 4/30/2026 12:00:00 AM | 3 | 21 | 8.4 | 40 | PLACA | 8.9 | 2 | 40
B-19322 VIALE 26 | 228.9 | 3000 PSI | MUROS T2 P14 EJE 15 A AL 11 ENTRE A Y D M=29,10,32 | 2026-04-20 | 4/23/2026 12:00:00 AM | 3 | 21 | 12 | 57 | MURO | 11.967 | 3 | 57.143
B-19322 VIALE 26 | 228.9 | 3000 PSI | MUROS T2 P14 EJE 15 A AL 11 ENTRE A Y D M=29,10,32 | 2026-04-20 | 4/23/2026 12:00:00 AM | 3 | 21 | 12 | 57 | MURO | 11.967 | 3 | 57.143
B-19322 VIALE 26 | 228.9 | 3000 PSI | MUROS T2 P14 EJE 15 A AL 11 ENTRE A Y D M=29,10,32 | 2026-04-20 | 4/23/2026 12:00:00 AM | 3 | 21 | 11.9 | 56 | MURO | 11.967 | 3 | 56.667
B-19322 VIALE 26 | 203.2 | 3000 PSI | MUROS T1 P14 EJE 10 DEL A-J EJE 9 ENTRE J Y F M=2,31,14 | 2026-04-21 | 4/24/2026 12:00:00 AM | 3 | 21 | 13.5 | 64 | MURO | 13.667 | 3 | 64.286
B-19322 VIALE 26 | 203.2 | 3000 PSI | MUROS T1 P14 EJE 10 DEL A-J EJE 9 ENTRE J Y F M=2,31,14 | 2026-04-21 | 4/24/2026 12:00:00 AM | 3 | 21 | 14.7 | 70 | MURO | 13.667 | 3 | 70
B-19322 VIALE 26 | 203.2 | 3000 PSI | MUROS T1 P14 EJE 10 DEL A-J EJE 9 ENTRE J Y F M=2,31,14 | 2026-04-21 | 4/24/2026 12:00:00 AM | 3 | 21 | 12.8 | 61 | MURO | 13.667 | 3 | 60.952
B-19322 VIALE 26 | 228.6 | 3000 PSI | MUROS T1 P10 EJES 7-8 ENTRE A Y J M=2,13,9,22,23,24 | 2026-04-21 | 4/24/2026 12:00:00 AM | 3 | 21 | 15.7 | 75 | MURO | 17.6 | 3 | 74.762
B-19322 VIALE 26 | 228.6 | 3000 PSI | MUROS T1 P10 EJES 7-8 ENTRE A Y J M=2,13,9,22,23,24 | 2026-04-21 | 4/24/2026 12:00:00 AM | 3 | 21 | 15.1 | 72 | MURO | 17.6 | 3 | 71.905
B-19322 VIALE 26 | 228.6 | 3000 PSI | MUROS T1 P10 EJES 7-8 ENTRE A Y J M=2,13,9,22,23,24 | 2026-04-21 | 4/24/2026 12:00:00 AM | 3 | 21 | 22 | 105 | MURO | 17.6 | 3 | 104.762
B-19322 VIALE 26 | 177.8 | 3000 PSI | PLACA T1 PISO 11 EJES 12 Y 15 ENTRE A Y J | 2026-04-22 | 4/25/2026 12:00:00 AM | 3 | 21 | 19.2 | 92 | PLACA | 18.167 | 3 | 91.429
B-19322 VIALE 26 | 177.8 | 3000 PSI | PLACA T1 PISO 11 EJES 12 Y 15 ENTRE A Y J | 2026-04-22 | 4/25/2026 12:00:00 AM | 3 | 21 | 18.2 | 86 | PLACA | 18.167 | 3 | 86.667
B-19322 VIALE 26 | 177.8 | 3000 PSI | PLACA T1 PISO 11 EJES 12 Y 15 ENTRE A Y J | 2026-04-22 | 4/25/2026 12:00:00 AM | 3 | 21 | 17.1 | 82 | PLACA | 18.167 | 3 | 81.429
B-19322 VIALE 26 | 203.2 | 3000 PSI | MUROS T1 P10 EJES 5-6 ENTRE A Y J M=2,13,23,24,9 | 2026-04-22 | 4/25/2026 12:00:00 AM | 3 | 21 | 18.7 | 89 | MURO | 18.633 | 3 | 89.048
B-19322 VIALE 26 | 203.2 | 3000 PSI | MUROS T1 P10 EJES 5-6 ENTRE A Y J M=2,13,23,24,9 | 2026-04-22 | 4/25/2026 12:00:00 AM | 3 | 21 | 17.5 | 83 | MURO | 18.633 | 3 | 83.333
B-19322 VIALE 26 | 203.2 | 3000 PSI | MUROS T1 P10 EJES 5-6 ENTRE A Y J M=2,13,23,24,9 | 2026-04-22 | 4/25/2026 12:00:00 AM | 3 | 21 | 19.7 | 94 | MURO | 18.633 | 3 | 93.81
B-19322 VIALE 26 | 152.4 | concreto 3000 psi | Placa Cubierta T2 (ejes 11-15 entre A-J) | 2026-04-28 | 5/1/2026 12:00:00 AM | 3 | 21 | 17.8 | 85 | PLACA | 17.433 | 3 | 84.762
B-19322 VIALE 26 | 152.4 | concreto 3000 psi | Placa Cubierta T2 (ejes 11-15 entre A-J) | 2026-04-28 | 5/1/2026 12:00:00 AM | 3 | 21 | 17.2 | 82 | PLACA | 17.433 | 3 | 81.905
B-19322 VIALE 26 | 152.4 | concreto 3000 psi | Placa Cubierta T2 (ejes 11-15 entre A-J) | 2026-04-28 | 5/1/2026 12:00:00 AM | 3 | 21 | 17.3 | 82 | PLACA | 17.433 | 3 | 82.381
B-19322 VIALE 26 | 228.6 | concreto 3000 psi | Muros P11 T1 (EJES 12-14 ENTRE A-F) M=01,02,23,25,09 | 2026-04-29 | 5/2/2026 12:00:00 AM | 3 | 21 | 20.8 | 99 | MURO | 21.067 | 3 | 99.048
B-19322 VIALE 26 | 228.6 | concreto 3000 psi | Muros P11 T1 (EJES 12-14 ENTRE A-F) M=01,02,23,25,09 | 2026-04-29 | 5/2/2026 12:00:00 AM | 3 | 21 | 21.5 | 102 | MURO | 21.067 | 3 | 102.381
B-19322 VIALE 26 | 228.6 | concreto 3000 psi | Muros P11 T1 (EJES 12-14 ENTRE A-F) M=01,02,23,25,09 | 2026-04-29 | 5/2/2026 12:00:00 AM | 3 | 21 | 20.9 | 100 | MURO | 21.067 | 3 | 99.524
B-19322 VIALE 26 | 190.5 | concreto 3000 psi | Placa P11 T1 (ejes 01-04 entre A-J) | 2026-04-29 | 5/2/2026 12:00:00 AM | 3 | 21 | 13.6 | 65 | PLACA | 13.4 | 3 | 64.762
B-19322 VIALE 26 | 190.5 | concreto 3000 psi | Placa P11 T1 (ejes 01-04 entre A-J) | 2026-04-29 | 5/2/2026 12:00:00 AM | 3 | 21 | 13.8 | 66 | PLACA | 13.4 | 3 | 65.714
B-19322 VIALE 26 | 190.5 | concreto 3000 psi | Placa P11 T1 (ejes 01-04 entre A-J) | 2026-04-29 | 5/2/2026 12:00:00 AM | 3 | 21 | 12.8 | 61 | PLACA | 13.4 | 3 | 60.952
B-19322 VIALE 26 | 203.2 | concreto 3000 psi | Muros P12 T1 (EJES 08-10 ENTRE J-G) M=02,13,09,22,23,24,25 | 2026-05-02 | 5/5/2026 12:00:00 AM | 3 | 21 | 10.9 | 52 | MURO | 11.033 | 3 | 51.905
B-19322 VIALE 26 | 203.2 | concreto 3000 psi | Muros P12 T1 (EJES 08-10 ENTRE J-G) M=02,13,09,22,23,24,25 | 2026-05-02 | 5/5/2026 12:00:00 AM | 3 | 21 | 11.3 | 54 | MURO | 11.033 | 3 | 53.81
B-19322 VIALE 26 | 203.2 | concreto 3000 psi | Muros P12 T1 (EJES 08-10 ENTRE J-G) M=02,13,09,22,23,24,25 | 2026-05-02 | 5/5/2026 12:00:00 AM | 3 | 21 | 10.9 | 52 | MURO | 11.033 | 3 | 51.905
B-19322 VIALE 26 | 146.05 | concreto 3000 psi | Placa P12 T1 (ejes 12-15 entre A-J) | 2026-05-04 | 5/7/2026 12:00:00 AM | 3 | 21 | 16.8 | 80 | PLACA | 17.267 | 3 | 80
B-19322 VIALE 26 | 146.05 | concreto 3000 psi | Placa P12 T1 (ejes 12-15 entre A-J) | 2026-05-04 | 5/7/2026 12:00:00 AM | 3 | 21 | 18.3 | 87 | PLACA | 17.267 | 3 | 87.143
B-19322 VIALE 26 | 146.05 | concreto 3000 psi | Placa P12 T1 (ejes 12-15 entre A-J) | 2026-05-04 | 5/7/2026 12:00:00 AM | 3 | 21 | 16.7 | 79 | PLACA | 17.267 | 3 | 79.524
B-19322 VIALE 26 | 18.15 | concreto 3000 psi | Muros P11 T1 (EJES 6-07 ENTRE A-J) M=02,03,13,22,23,24 | 2026-05-04 | 5/7/2026 12:00:00 AM | 3 | 21 | 17.9 | 85 | MURO | 18.767 | 3 | 85.238
B-19322 VIALE 26 | 18.15 | concreto 3000 psi | Muros P11 T1 (EJES 6-07 ENTRE A-J) M=02,03,13,22,23,24 | 2026-05-04 | 5/7/2026 12:00:00 AM | 3 | 21 | 19.3 | 92 | MURO | 18.767 | 3 | 91.905
B-19322 VIALE 26 | 18.15 | concreto 3000 psi | Muros P11 T1 (EJES 6-07 ENTRE A-J) M=02,03,13,22,23,24 | 2026-05-04 | 5/7/2026 12:00:00 AM | 3 | 21 | 19.1 | 91 | MURO | 18.767 | 3 | 90.952
B-19322 VIALE 26 | 177.8 | concreto 3000 psi | Escalera P-13 a P4 T2 | 2026-05-05 | 5/8/2026 12:00:00 AM | 3 | 21 | 14 | 67 |  | 17 | 3 | 66.667
B-19322 VIALE 26 | 177.8 | concreto 3000 psi | Escalera P-13 a P4 T2 | 2026-05-05 | 5/8/2026 12:00:00 AM | 3 | 21 | 18.7 | 89 |  | 17 | 3 | 89.048
B-19322 VIALE 26 | 177.8 | concreto 3000 psi | Escalera P-13 a P4 T2 | 2026-05-05 | 5/8/2026 12:00:00 AM | 3 | 21 | 18.3 | 87 |  | 17 | 3 | 87.143
B-19322 VIALE 26 | 228.6 | concreto 3000 psi | Placa P12 T1 (ejes 08-10 entre A-J) | 2026-05-06 | 5/9/2026 12:00:00 AM | 3 | 21 | 20.4 | 97 | PLACA | 23.6 | 3 | 97.143
B-19322 VIALE 26 | 228.6 | concreto 3000 psi | Placa P12 T1 (ejes 08-10 entre A-J) | 2026-05-06 | 5/9/2026 12:00:00 AM | 3 | 21 | 25.3 | 120 | PLACA | 23.6 | 3 | 120.476
B-19322 VIALE 26 | 228.6 | concreto 3000 psi | Placa P12 T1 (ejes 08-10 entre A-J) | 2026-05-06 | 5/9/2026 12:00:00 AM | 3 | 21 | 25.1 | 120 | PLACA | 23.6 | 3 | 119.524
B-19322 VIALE 26 | 228.6 | concreto 3000 psi | Placa Cubierta T2 (ejes 08-11 entre A-J) | 2026-05-06 | 5/9/2026 12:00:00 AM | 3 | 21 | 13.5 | 64 | PLACA | 13.833 | 3 | 64.286
B-19322 VIALE 26 | 228.6 | concreto 3000 psi | Placa Cubierta T2 (ejes 08-11 entre A-J) | 2026-05-06 | 5/9/2026 12:00:00 AM | 3 | 21 | 14.5 | 69 | PLACA | 13.833 | 3 | 69.048
B-19322 VIALE 26 | 228.6 | concreto 3000 psi | Placa Cubierta T2 (ejes 08-11 entre A-J) | 2026-05-06 | 5/9/2026 12:00:00 AM | 3 | 21 | 13.5 | 64 | PLACA | 13.833 | 3 | 64.286
B-19322 VIALE 26 | 228.6 | concreto 3000 psi | Muros P11 T1 (EJES 02-03 ENTRE A-J) M=02,09,13,23,24 | 2026-05-06 | 5/9/2026 12:00:00 AM | 3 | 21 | 17.6 | 84 | MURO | 18.567 | 3 | 83.81
B-19322 VIALE 26 | 228.6 | concreto 3000 psi | Muros P11 T1 (EJES 02-03 ENTRE A-J) M=02,09,13,23,24 | 2026-05-06 | 5/9/2026 12:00:00 AM | 3 | 21 | 19 | 90 | MURO | 18.567 | 3 | 90.476
B-19322 VIALE 26 | 228.6 | concreto 3000 psi | Muros P11 T1 (EJES 02-03 ENTRE A-J) M=02,09,13,23,24 | 2026-05-06 | 5/9/2026 12:00:00 AM | 3 | 21 | 19.1 | 91 | MURO | 18.567 | 3 | 90.952
B-19322 VIALE 26 | 165.1 | concreto 3000 psi | Placa Cubierta T2 (ejes 05-08 / A-J) | 2026-05-11 | 5/14/2026 12:00:00 AM | 3 | 21 | 9.9 | 47 | PLACA | 9.233 | 3 | 47.143
B-19322 VIALE 26 | 165.1 | concreto 3000 psi | Placa Cubierta T2 (ejes 05-08 / A-J) | 2026-05-11 | 5/14/2026 12:00:00 AM | 3 | 21 | 9.5 | 45 | PLACA | 9.233 | 3 | 45.238
B-19322 VIALE 26 | 165.1 | concreto 3000 psi | Placa Cubierta T2 (ejes 05-08 / A-J) | 2026-05-11 | 5/14/2026 12:00:00 AM | 3 | 21 | 8.3 | 39 | PLACA | 9.233 | 3 | 39.524
B-19322 VIALE 26 | 165.1 | concreto 3000 psi | Placa P12 T1 (ejes 01-04 entre A-J) | 2026-05-11 | 5/14/2026 12:00:00 AM | 3 | 21 | 19.8 | 94 | PLACA | 20.633 | 3 | 94.286
B-19322 VIALE 26 | 165.1 | concreto 3000 psi | Placa P12 T1 (ejes 01-04 entre A-J) | 2026-05-11 | 5/14/2026 12:00:00 AM | 3 | 21 | 22.1 | 105 | PLACA | 20.633 | 3 | 105.238
B-19322 VIALE 26 | 165.1 | concreto 3000 psi | Placa P12 T1 (ejes 01-04 entre A-J) | 2026-05-11 | 5/14/2026 12:00:00 AM | 3 | 21 | 20 | 95 | PLACA | 20.633 | 3 | 95.238
B-19322 VIALE 26 | 228.6 | concreto 3000 psi | Muros P12 T1 (ejes 12-14 entre A-F) M=01,02,09,13,22,23,25 | 2026-05-11 | 5/14/2026 12:00:00 AM | 3 | 21 | 21.4 | 102 | MURO | 22.067 | 3 | 101.905
B-19322 VIALE 26 | 228.6 | concreto 3000 psi | Muros P12 T1 (ejes 12-14 entre A-F) M=01,02,09,13,22,23,25 | 2026-05-11 | 5/14/2026 12:00:00 AM | 3 | 21 | 24.7 | 118 | MURO | 22.067 | 3 | 117.619
B-19322 VIALE 26 | 228.6 | concreto 3000 psi | Muros P12 T1 (ejes 12-14 entre A-F) M=01,02,09,13,22,23,25 | 2026-05-11 | 5/14/2026 12:00:00 AM | 3 | 21 | 20.1 | 96 | MURO | 22.067 | 3 | 95.714
B-19322 VIALE 26 | 215.9 | concreto 3000 psi | Muros P12 T1 (ejes 09-10 entre J-G) M=02,09,13,22,23,25 | 2026-05-12 | 5/15/2026 12:00:00 AM | 3 | 21 | 25.8 | 123 | MURO | 26.033 | 3 | 122.857
B-19322 VIALE 26 | 215.9 | concreto 3000 psi | Muros P12 T1 (ejes 09-10 entre J-G) M=02,09,13,22,23,25 | 2026-05-12 | 5/15/2026 12:00:00 AM | 3 | 21 | 26.1 | 124 | MURO | 26.033 | 3 | 124.286
B-19322 VIALE 26 | 215.9 | concreto 3000 psi | Muros P12 T1 (ejes 09-10 entre J-G) M=02,09,13,22,23,25 | 2026-05-12 | 5/15/2026 12:00:00 AM | 3 | 21 | 26.2 | 125 | MURO | 26.033 | 3 | 124.762
B-19322 VIALE 26 | 228.6 | concreto 3000 psi | Muros P13 T1 (ejes 12-15 entre J-G) M=07,03,04,31,32,30,29 | 2026-05-20 | 5/23/2026 12:00:00 AM | 3 | 21 | 27.7 | 132 | MURO | 28.1 | 3 | 131.905
B-19322 VIALE 26 | 228.6 | concreto 3000 psi | Muros P13 T1 (ejes 12-15 entre J-G) M=07,03,04,31,32,30,29 | 2026-05-20 | 5/23/2026 12:00:00 AM | 3 | 21 | 28.2 | 134 | MURO | 28.1 | 3 | 134.286
B-19322 VIALE 26 | 228.6 | concreto 3000 psi | Muros P13 T1 (ejes 12-15 entre J-G) M=07,03,04,31,32,30,29 | 2026-05-20 | 5/23/2026 12:00:00 AM | 3 | 21 | 28.4 | 135 | MURO | 28.1 | 3 | 135.238
B-19322 VIALE 26 | 165.1 | concreto 3000 psi | Placa P13 T1 (ejes 04-06 entre A-J) | 2026-05-20 | 5/23/2026 12:00:00 AM | 3 | 21 | 18.7 | 89 | PLACA | 18.467 | 3 | 89.048
B-19322 VIALE 26 | 165.1 | concreto 3000 psi | Placa P13 T1 (ejes 04-06 entre A-J) | 2026-05-20 | 5/23/2026 12:00:00 AM | 3 | 21 | 17.9 | 85 | PLACA | 18.467 | 3 | 85.238
B-19322 VIALE 26 | 165.1 | concreto 3000 psi | Placa P13 T1 (ejes 04-06 entre A-J) | 2026-05-20 | 5/23/2026 12:00:00 AM | 3 | 21 | 18.8 | 90 | PLACA | 18.467 | 3 | 89.524
B-19322 VIALE 26 | 203.2 | concreto 3000 psi | Muros P13 T1 (ejes 07-08 entre A-F) M=02,13,09,22,23,24 | 2026-05-25 | 5/28/2026 12:00:00 AM | 3 | 21 | 23.5 | 112 | MURO | 28.233 | 3 | 111.905
B-19322 VIALE 26 | 203.2 | concreto 3000 psi | Muros P13 T1 (ejes 07-08 entre A-F) M=02,13,09,22,23,24 | 2026-05-25 | 5/28/2026 12:00:00 AM | 3 | 21 | 35.6 | 169 | MURO | 28.233 | 3 | 169.524
B-19322 VIALE 26 | 203.2 | concreto 3000 psi | Muros P13 T1 (ejes 07-08 entre A-F) M=02,13,09,22,23,24 | 2026-05-25 | 5/28/2026 12:00:00 AM | 3 | 21 | 25.6 | 122 | MURO | 28.233 | 3 | 121.905
B-19322 VIALE 26 | 190.5 | concreto 3000 psi | Placa T1 P14 (ejes 12-15 entre A-J) | 2026-05-25 | 5/28/2026 12:00:00 AM | 3 | 21 | 35.4 | 168 | PLACA | 35.1 | 3 | 168.571
B-19322 VIALE 26 | 190.5 | concreto 3000 psi | Placa T1 P14 (ejes 12-15 entre A-J) | 2026-05-25 | 5/28/2026 12:00:00 AM | 3 | 21 | 35.8 | 171 | PLACA | 35.1 | 3 | 170.476
B-19322 VIALE 26 | 190.5 | concreto 3000 psi | Placa T1 P14 (ejes 12-15 entre A-J) | 2026-05-25 | 5/28/2026 12:00:00 AM | 3 | 21 | 34.1 | 162 | PLACA | 35.1 | 3 | 162.381
B-19322 VIALE 26 | 184.15 | concreto 3000 psi | Placa P14 T1 (ejes 10-12 entre A-J) | 2026-05-27 | 5/30/2026 12:00:00 AM | 3 | 21 | 31.3 | 149 | PLACA | 30.633 | 3 | 149.048
B-19322 VIALE 26 | 184.15 | concreto 3000 psi | Placa P14 T1 (ejes 10-12 entre A-J) | 2026-05-27 | 5/30/2026 12:00:00 AM | 3 | 21 | 30 | 143 | PLACA | 30.633 | 3 | 142.857
B-19322 VIALE 26 | 184.15 | concreto 3000 psi | Placa P14 T1 (ejes 10-12 entre A-J) | 2026-05-27 | 5/30/2026 12:00:00 AM | 3 | 21 | 30.6 | 146 | PLACA | 30.633 | 3 | 145.714
B-19322 VIALE 26 | 215.9 | concreto 3000 psi | Muros P13 T1 (ejes 03-04 entre A-J) M=02,08,21,13,23,24 | 2026-05-27 | 5/30/2026 12:00:00 AM | 3 | 21 | 23.4 | 112 | MURO | 23.033 | 3 | 111.429
B-19322 VIALE 26 | 215.9 | concreto 3000 psi | Muros P13 T1 (ejes 03-04 entre A-J) M=02,08,21,13,23,24 | 2026-05-27 | 5/30/2026 12:00:00 AM | 3 | 21 | 21.8 | 104 | MURO | 23.033 | 3 | 103.81
B-19322 VIALE 26 | 215.9 | concreto 3000 psi | Muros P13 T1 (ejes 03-04 entre A-J) M=02,08,21,13,23,24 | 2026-05-27 | 5/30/2026 12:00:00 AM | 3 | 21 | 23.9 | 114 | MURO | 23.033 | 3 | 113.81
B-19322 VIALE 26 | 190.5 | concreto 3000 psi | Muros P13 T1 (ejes 05-06 entre A-J) M=02,13,09,22,23,24 | 2026-05-26 | 5/29/2026 12:00:00 AM | 3 | 21 | 28.4 | 135 | MURO | 28.367 | 3 | 135.238
B-19322 VIALE 26 | 190.5 | concreto 3000 psi | Muros P13 T1 (ejes 05-06 entre A-J) M=02,13,09,22,23,24 | 2026-05-26 | 5/29/2026 12:00:00 AM | 3 | 21 | 25.9 | 123 | MURO | 28.367 | 3 | 123.333
B-19322 VIALE 26 | 190.5 | concreto 3000 psi | Muros P13 T1 (ejes 05-06 entre A-J) M=02,13,09,22,23,24 | 2026-05-26 | 5/29/2026 12:00:00 AM | 3 | 21 | 30.8 | 146 | MURO | 28.367 | 3 | 146.667
B-19322 VIALE 26 | 1 | concreto 3000 psi | Placa P14 T1 (ejes 04-06 entre A-J) y escalera P11 a P12 | 2026-06-03 | 6/6/2026 12:00:00 AM | 3 | 21 | 31.5 | 150 | PLACA | 31.467 | 3 | 150
B-19322 VIALE 26 | 1 | concreto 3000 psi | Placa P14 T1 (ejes 04-06 entre A-J) y escalera P11 a P12 | 2026-06-03 | 6/6/2026 12:00:00 AM | 3 | 21 | 28.5 | 136 | PLACA | 31.467 | 3 | 135.714
B-19322 VIALE 26 | 1 | concreto 3000 psi | Placa P14 T1 (ejes 04-06 entre A-J) y escalera P11 a P12 | 2026-06-03 | 6/6/2026 12:00:00 AM | 3 | 21 | 34.4 | 164 | PLACA | 31.467 | 3 | 163.81
B-19322 VIALE 26 | 158.75 | concreto 3000 psi | Placa P14 T1 (ejes 01-04 entre A-J) | 2026-06-04 | 6/7/2026 12:00:00 AM | 3 | 21 | 27.7 | 132 | PLACA | 28.533 | 3 | 131.905
B-19322 VIALE 26 | 158.75 | concreto 3000 psi | Placa P14 T1 (ejes 01-04 entre A-J) | 2026-06-04 | 6/7/2026 12:00:00 AM | 3 | 21 | 28 | 133 | PLACA | 28.533 | 3 | 133.333
B-19322 VIALE 26 | 158.75 | concreto 3000 psi | Placa P14 T1 (ejes 01-04 entre A-J) | 2026-06-04 | 6/7/2026 12:00:00 AM | 3 | 21 | 29.9 | 142 | PLACA | 28.533 | 3 | 142.381
B-19322 VIALE 26 | 203.2 | concreto 3000 psi | Muros P14 T1 (ejes 12-15 entre J-G) M=07,04,28,29,31,23,02,13 | 2026-06-04 | 6/7/2026 12:00:00 AM | 3 | 21 | 27.2 | 130 | MURO | 27.1 | 3 | 129.524
B-19322 VIALE 26 | 203.2 | concreto 3000 psi | Muros P14 T1 (ejes 12-15 entre J-G) M=07,04,28,29,31,23,02,13 | 2026-06-04 | 6/7/2026 12:00:00 AM | 3 | 21 | 25.7 | 122 | MURO | 27.1 | 3 | 122.381
B-19322 VIALE 26 | 203.2 | concreto 3000 psi | Muros P14 T1 (ejes 12-15 entre J-G) M=07,04,28,29,31,23,02,13 | 2026-06-04 | 6/7/2026 12:00:00 AM | 3 | 21 | 28.4 | 135 | MURO | 27.1 | 3 | 135.238
B-19322 VIALE 26 | 152.4 | concreto 3000 psi | Placa Cubierta escalera T2 | 2026-06-09 | 6/12/2026 12:00:00 AM | 3 | 21 | 15.4 | 73 | PLACA | 15.167 | 3 | 73.333
B-19322 VIALE 26 | 152.4 | concreto 3000 psi | Placa Cubierta escalera T2 | 2026-06-09 | 6/12/2026 12:00:00 AM | 3 | 21 | 14.7 | 70 | PLACA | 15.167 | 3 | 70
B-19322 VIALE 26 | 152.4 | concreto 3000 psi | Placa Cubierta escalera T2 | 2026-06-09 | 6/12/2026 12:00:00 AM | 3 | 21 | 15.4 | 73 | PLACA | 15.167 | 3 | 73.333
B-19322 VIALE 26 | 228.6 | 4000 PSI | MUROS T1 PISO 2 EJE 09 ENTRE AYJ M=23,22,09 | 2026-01-24 | 1/26/2026 12:00:00 AM | 2 | 28 | 11.4 | 41 | MURO | 11.2 | 3 | 40.714
B-19322 VIALE 26 | 228.6 | 4000 PSI | MUROS T1 PISO 2 EJE 09 ENTRE AYJ M=23,22,09 | 2026-01-24 | 1/26/2026 12:00:00 AM | 2 | 28 | 11.1 | 40 | MURO | 11.2 | 3 | 39.643
B-19322 VIALE 26 | 228.6 | 4000 PSI | MUROS T1 PISO 2 EJE 09 ENTRE AYJ M=23,22,09 | 2026-01-24 | 1/26/2026 12:00:00 AM | 2 | 28 | 11.1 | 40 | MURO | 11.2 | 3 | 39.643
B-19322 VIALE 26 | 228.6 | 4000 PSI | MUROS T2 P5 EJE 04 ENTRE AYD EJE 02 ENTRE FYJ M=16,27,01 | 2026-01-24 | 1/26/2026 12:00:00 AM | 2 | 28 | 11.7 | 42 | MURO | 11.8 | 3 | 41.786
B-19322 VIALE 26 | 228.6 | 4000 PSI | MUROS T2 P5 EJE 04 ENTRE AYD EJE 02 ENTRE FYJ M=16,27,01 | 2026-01-24 | 1/26/2026 12:00:00 AM | 2 | 28 | 12 | 43 | MURO | 11.8 | 3 | 42.857
B-19322 VIALE 26 | 228.6 | 4000 PSI | MUROS T2 P5 EJE 04 ENTRE AYD EJE 02 ENTRE FYJ M=16,27,01 | 2026-01-24 | 1/26/2026 12:00:00 AM | 2 | 28 | 11.7 | 42 | MURO | 11.8 | 3 | 41.786
B-19322 VIALE 26 | 228.6 | 4.000 PSI | MUROS T1 P3 EJES 07 Y 08 ENTRE JyG M=22,23,09,24,02 | 2026-02-07 | 2/9/2026 12:00:00 AM | 2 | 28 | 11.2 | 40 | MURO | 11.167 | 3 | 40
B-19322 VIALE 26 | 228.6 | 4.000 PSI | MUROS T1 P3 EJES 07 Y 08 ENTRE JyG M=22,23,09,24,02 | 2026-02-07 | 2/9/2026 12:00:00 AM | 2 | 28 | 11.3 | 40 | MURO | 11.167 | 3 | 40.357
B-19322 VIALE 26 | 228.6 | 4.000 PSI | MUROS T1 P3 EJES 07 Y 08 ENTRE JyG M=22,23,09,24,02 | 2026-02-07 | 2/9/2026 12:00:00 AM | 2 | 28 | 11 | 39 | MURO | 11.167 | 3 | 39.286
B-19322 VIALE 26 | 203.2 | 4000 PSI | MUROS T1 P4 EJES 10Y11 ENTRE AyJ M=23,25,13,09,02 | 2026-02-14 | 2/16/2026 12:00:00 AM | 2 | 28 | 14.2 | 51 | MURO | 13.633 | 3 | 50.714
B-19322 VIALE 26 | 203.2 | 4000 PSI | MUROS T1 P4 EJES 10Y11 ENTRE AyJ M=23,25,13,09,02 | 2026-02-14 | 2/16/2026 12:00:00 AM | 2 | 28 | 13.5 | 48 | MURO | 13.633 | 3 | 48.214
B-19322 VIALE 26 | 203.2 | 4000 PSI | MUROS T1 P4 EJES 10Y11 ENTRE AyJ M=23,25,13,09,02 | 2026-02-14 | 2/16/2026 12:00:00 AM | 2 | 28 | 13.2 | 47 | MURO | 13.633 | 3 | 47.143
B-19322 VIALE 26 | 177.8 | 3000 PSI | PLACA PISO | 2025-11-19 | 11/21/2025 12:00:00 AM | 2 | 21 | 14.8 | 71 | PLACA | 11.467 | 3 | 70.476
B-19322 VIALE 26 | 177.8 | 3000 PSI | PLACA PISO | 2025-11-19 | 11/21/2025 12:00:00 AM | 2 | 21 | 10.1 | 48 | PLACA | 11.467 | 3 | 48.095
B-19322 VIALE 26 | 177.8 | 3000 PSI | PLACA PISO | 2025-11-19 | 11/21/2025 12:00:00 AM | 2 | 21 | 9.5 | 45 | PLACA | 11.467 | 3 | 45.238
B-19322 VIALE 26 | 165 | 3000 PSI | PLACA PISO 2 EJE 04 AL 06 AYJ | 2025-11-29 | 12/1/2025 12:00:00 AM | 2 | 21 | 5.8 | 28 | PLACA | 5.967 | 3 | 27.619
B-19322 VIALE 26 | 165 | 3000 PSI | PLACA PISO 2 EJE 04 AL 06 AYJ | 2025-11-29 | 12/1/2025 12:00:00 AM | 2 | 21 | 7.1 | 34 | PLACA | 5.967 | 3 | 33.81
B-19322 VIALE 26 | 165 | 3000 PSI | PLACA PISO 2 EJE 04 AL 06 AYJ | 2025-11-29 | 12/1/2025 12:00:00 AM | 2 | 21 | 5 | 24 | PLACA | 5.967 | 3 | 23.81
B-19322 VIALE 26 | 184.15 | 3000 PSI | PLCA T2 PISO 6 EJE 10 AL 12 ENTRE AYJ | 2026-01-24 | 1/26/2026 12:00:00 AM | 2 | 21 | 7.9 | 38 |  | 7.6 | 3 | 37.619
B-19322 VIALE 26 | 184.15 | 3000 PSI | PLCA T2 PISO 6 EJE 10 AL 12 ENTRE AYJ | 2026-01-24 | 1/26/2026 12:00:00 AM | 2 | 21 | 7.6 | 36 |  | 7.6 | 3 | 36.19
B-19322 VIALE 26 | 184.15 | 3000 PSI | PLCA T2 PISO 6 EJE 10 AL 12 ENTRE AYJ | 2026-01-24 | 1/26/2026 12:00:00 AM | 2 | 21 | 7.3 | 35 |  | 7.6 | 3 | 34.762
B-19322 VIALE 26 | 158.75 | 3.000 PSI | PLACA PISO 7 EJE 12 AL 15 ENTRE AyJ | 2026-01-31 | 2/2/2026 12:00:00 AM | 2 | 21 | 9.5 | 45 | PLACA | 9.5 | 3 | 45.238
B-19322 VIALE 26 | 158.75 | 3.000 PSI | PLACA PISO 7 EJE 12 AL 15 ENTRE AyJ | 2026-01-31 | 2/2/2026 12:00:00 AM | 2 | 21 | 9.6 | 46 | PLACA | 9.5 | 3 | 45.714
B-19322 VIALE 26 | 158.75 | 3.000 PSI | PLACA PISO 7 EJE 12 AL 15 ENTRE AyJ | 2026-01-31 | 2/2/2026 12:00:00 AM | 2 | 21 | 9.4 | 45 | PLACA | 9.5 | 3 | 44.762
B-19322 VIALE 26 | 165.1 | 3.000 PSI | PLACA PISO 2 EJE 05 AL 07 ENTRE A y D | 2026-01-31 | 2/2/2026 12:00:00 AM | 2 | 21 | 9.1 | 43 | PLACA | 9.333 | 3 | 43.333
B-19322 VIALE 26 | 165.1 | 3.000 PSI | PLACA PISO 2 EJE 05 AL 07 ENTRE A y D | 2026-01-31 | 2/2/2026 12:00:00 AM | 2 | 21 | 9.4 | 44 | PLACA | 9.333 | 3 | 44.762
B-19322 VIALE 26 | 165.1 | 3.000 PSI | PLACA PISO 2 EJE 05 AL 07 ENTRE A y D | 2026-01-31 | 2/2/2026 12:00:00 AM | 2 | 21 | 9.5 | 45 | PLACA | 9.333 | 3 | 45.238
B-19322 VIALE 26 | 158.75 | 3000 PSI | PLACA PISO 7 EJE 04 AL 06 ENTRE AYJ | 2026-02-05 | 2/7/2026 12:00:00 AM | 2 | 21 | 13.3 | 63 | PLACA | 13.033 | 3 | 63.333
B-19322 VIALE 26 | 158.75 | 3000 PSI | PLACA PISO 7 EJE 04 AL 06 ENTRE AYJ | 2026-02-05 | 2/7/2026 12:00:00 AM | 2 | 21 | 13 | 62 | PLACA | 13.033 | 3 | 61.905
B-19322 VIALE 26 | 158.75 | 3000 PSI | PLACA PISO 7 EJE 04 AL 06 ENTRE AYJ | 2026-02-05 | 2/7/2026 12:00:00 AM | 2 | 21 | 12.8 | 61 | PLACA | 13.033 | 3 | 60.952
B-19322 VIALE 26 | 215.9 | 3000 PSI | MUROS PISO 7 EJE 13 ENTRE AYG M=32,09,29 | 2026-02-05 | 2/7/2026 12:00:00 AM | 2 | 21 | 13 | 62 | MURO | 12.133 | 3 | 61.905
B-19322 VIALE 26 | 215.9 | 3000 PSI | MUROS PISO 7 EJE 13 ENTRE AYG M=32,09,29 | 2026-02-05 | 2/7/2026 12:00:00 AM | 2 | 21 | 12.3 | 58 | MURO | 12.133 | 3 | 58.571
B-19322 VIALE 26 | 215.9 | 3000 PSI | MUROS PISO 7 EJE 13 ENTRE AYG M=32,09,29 | 2026-02-05 | 2/7/2026 12:00:00 AM | 2 | 21 | 11.1 | 53 | MURO | 12.133 | 3 | 52.857
B-19322 VIALE 26 | 209.55 | 3.000 PSI | MUROS T2 PISO 7 EJE 15 AL 12 ENTRE AyD M=38,39,40,41 | 2026-02-07 | 2/9/2026 12:00:00 AM | 2 | 21 | 12 | 57 | MURO | 12.6 | 3 | 57.143
B-19322 VIALE 26 | 209.55 | 3.000 PSI | MUROS T2 PISO 7 EJE 15 AL 12 ENTRE AyD M=38,39,40,41 | 2026-02-07 | 2/9/2026 12:00:00 AM | 2 | 21 | 12.9 | 61 | MURO | 12.6 | 3 | 61.429
B-19322 VIALE 26 | 209.55 | 3.000 PSI | MUROS T2 PISO 7 EJE 15 AL 12 ENTRE AyD M=38,39,40,41 | 2026-02-07 | 2/9/2026 12:00:00 AM | 2 | 21 | 12.9 | 61 | MURO | 12.6 | 3 | 61.429
B-19322 VIALE 26 | 158.75 | 3.000 PSI | PLACA T1 P2 EJES 01,03 ENTRE AyF EJES 01 Y 04 ENTRE JyF | 2026-02-07 | 2/9/2026 12:00:00 AM | 2 | 21 | 10 | 48 | PLACA | 9.733 | 3 | 47.619
B-19322 VIALE 26 | 158.75 | 3.000 PSI | PLACA T1 P2 EJES 01,03 ENTRE AyF EJES 01 Y 04 ENTRE JyF | 2026-02-07 | 2/9/2026 12:00:00 AM | 2 | 21 | 9.7 | 46 | PLACA | 9.733 | 3 | 46.19
B-19322 VIALE 26 | 158.75 | 3.000 PSI | PLACA T1 P2 EJES 01,03 ENTRE AyF EJES 01 Y 04 ENTRE JyF | 2026-02-07 | 2/9/2026 12:00:00 AM | 2 | 21 | 9.5 | 45 | PLACA | 9.733 | 3 | 45.238
B-19322 VIALE 26 | 165.1 | 3000 PSI | PLACA T1 P4 EJES 04 Y 06 ENTRE AyJ | 2026-02-14 | 2/16/2026 12:00:00 AM | 2 | 21 | 8.1 | 39 | PLACA | 8.1 | 3 | 38.571
B-19322 VIALE 26 | 165.1 | 3000 PSI | PLACA T1 P4 EJES 04 Y 06 ENTRE AyJ | 2026-02-14 | 2/16/2026 12:00:00 AM | 2 | 21 | 7.6 | 36 | PLACA | 8.1 | 3 | 36.19
B-19322 VIALE 26 | 165.1 | 3000 PSI | PLACA T1 P4 EJES 04 Y 06 ENTRE AyJ | 2026-02-14 | 2/16/2026 12:00:00 AM | 2 | 21 | 8.6 | 41 | PLACA | 8.1 | 3 | 40.952
B-19322 VIALE 26 | 152.4 | 3000 PSI | ESCALERA T2 TRAMA DEL 5 AL 6 | 2026-02-14 | 2/16/2026 12:00:00 AM | 2 | 21 | 9.8 | 47 |  | 9.867 | 3 | 46.667
B-19322 VIALE 26 | 152.4 | 3000 PSI | ESCALERA T2 TRAMA DEL 5 AL 6 | 2026-02-14 | 2/16/2026 12:00:00 AM | 2 | 21 | 10.1 | 48 |  | 9.867 | 3 | 48.095
B-19322 VIALE 26 | 152.4 | 3000 PSI | ESCALERA T2 TRAMA DEL 5 AL 6 | 2026-02-14 | 2/16/2026 12:00:00 AM | 2 | 21 | 9.7 | 46 |  | 9.867 | 3 | 46.19
B-19322 VIALE 26 | 165.1 | 3000 PSI | PLACA T2 P8 EJE 03 AL 05 ENTRE AyJ | 2026-02-14 | 2/16/2026 12:00:00 AM | 2 | 21 | 9.3 | 44 | PLACA | 8.667 | 3 | 44.286
B-19322 VIALE 26 | 165.1 | 3000 PSI | PLACA T2 P8 EJE 03 AL 05 ENTRE AyJ | 2026-02-14 | 2/16/2026 12:00:00 AM | 2 | 21 | 8.7 | 42 | PLACA | 8.667 | 3 | 41.429
B-19322 VIALE 26 | 165.1 | 3000 PSI | PLACA T2 P8 EJE 03 AL 05 ENTRE AyJ | 2026-02-14 | 2/16/2026 12:00:00 AM | 2 | 21 | 8 | 38 | PLACA | 8.667 | 3 | 38.095
B-19322 VIALE 26 | 152.4 | 3000 PSI | PLACA T2 P10 EJE 11 AL 15 ENTRE A-J | 2026-02-28 | 3/2/2026 12:00:00 AM | 2 | 21 | 7.6 | 36 | PLACA | 7.767 | 3 | 36.19
B-19322 VIALE 26 | 152.4 | 3000 PSI | PLACA T2 P10 EJE 11 AL 15 ENTRE A-J | 2026-02-28 | 3/2/2026 12:00:00 AM | 2 | 21 | 8.3 | 39 | PLACA | 7.767 | 3 | 39.524
B-19322 VIALE 26 | 152.4 | 3000 PSI | PLACA T2 P10 EJE 11 AL 15 ENTRE A-J | 2026-02-28 | 3/2/2026 12:00:00 AM | 2 | 21 | 7.4 | 35 | PLACA | 7.767 | 3 | 35.238
B-19322 VIALE 26 | 228.6 | 3000 PSI | MUROS T2 P9 EJE 4-5 ENTRE AyJ M= 8,30,27 | 2026-02-28 | 3/2/2026 12:00:00 AM | 2 | 21 | 9.9 | 47 | MURO | 9.833 | 3 | 47.143
B-19322 VIALE 26 | 228.6 | 3000 PSI | MUROS T2 P9 EJE 4-5 ENTRE AyJ M= 8,30,27 | 2026-02-28 | 3/2/2026 12:00:00 AM | 2 | 21 | 9.4 | 45 | MURO | 9.833 | 3 | 44.762
B-19322 VIALE 26 | 228.6 | 3000 PSI | MUROS T2 P9 EJE 4-5 ENTRE AyJ M= 8,30,27 | 2026-02-28 | 3/2/2026 12:00:00 AM | 2 | 21 | 10.2 | 48 | MURO | 9.833 | 3 | 48.571
B-19322 VIALE 26 | 152.4 | 3000 PSI | PLACA T1 P6 EJES 6Y8 ENTRE AyJ | 2026-02-28 | 3/2/2026 12:00:00 AM | 2 | 21 | 6.7 | 32 | PLACA | 6.767 | 3 | 31.905
B-19322 VIALE 26 | 152.4 | 3000 PSI | PLACA T1 P6 EJES 6Y8 ENTRE AyJ | 2026-02-28 | 3/2/2026 12:00:00 AM | 2 | 21 | 6.7 | 32 | PLACA | 6.767 | 3 | 31.905
B-19322 VIALE 26 | 152.4 | 3000 PSI | PLACA T1 P6 EJES 6Y8 ENTRE AyJ | 2026-02-28 | 3/2/2026 12:00:00 AM | 2 | 21 | 6.9 | 33 | PLACA | 6.767 | 3 | 32.857
B-19322 VIALE 26 | 152.4 | 3000 PSI | PLACA T1 PISO 7 EJES 8-10 ENTRE AyJ | 2026-03-07 | 3/9/2026 12:00:00 AM | 2 | 21 | 15.3 | 73 | PLACA | 14.567 | 3 | 72.857
B-19322 VIALE 26 | 152.4 | 3000 PSI | PLACA T1 PISO 7 EJES 8-10 ENTRE AyJ | 2026-03-07 | 3/9/2026 12:00:00 AM | 2 | 21 | 14.6 | 70 | PLACA | 14.567 | 3 | 69.524
B-19322 VIALE 26 | 152.4 | 3000 PSI | PLACA T1 PISO 7 EJES 8-10 ENTRE AyJ | 2026-03-07 | 3/9/2026 12:00:00 AM | 2 | 21 | 13.8 | 66 | PLACA | 14.567 | 3 | 65.714
B-19322 VIALE 26 | 203.2 | 3000 PSI | MUROS T2 P10 EJES 4-5 ENTRE A Y J M=2,31,14 | 2026-03-07 | 3/9/2026 12:00:00 AM | 2 | 21 | 12 | 57 | MURO | 13.167 | 3 | 57.143
B-19322 VIALE 26 | 203.2 | 3000 PSI | MUROS T2 P10 EJES 4-5 ENTRE A Y J M=2,31,14 | 2026-03-07 | 3/9/2026 12:00:00 AM | 2 | 21 | 14.2 | 68 | MURO | 13.167 | 3 | 67.619
B-19322 VIALE 26 | 203.2 | 3000 PSI | MUROS T2 P10 EJES 4-5 ENTRE A Y J M=2,31,14 | 2026-03-07 | 3/9/2026 12:00:00 AM | 2 | 21 | 13.3 | 63 | MURO | 13.167 | 3 | 63.333
B-19322 VIALE 26 | 139.7 | 3000 PSI | PLACA T1 P8 EJES 12 AL 15 ENTRE AyJ | 2026-03-14 | 3/16/2026 12:00:00 AM | 2 | 21 | 11.7 | 56 | PLACA | 11.967 | 3 | 55.714
B-19322 VIALE 26 | 139.7 | 3000 PSI | PLACA T1 P8 EJES 12 AL 15 ENTRE AyJ | 2026-03-14 | 3/16/2026 12:00:00 AM | 2 | 21 | 12.2 | 58 | PLACA | 11.967 | 3 | 58.095
B-19322 VIALE 26 | 139.7 | 3000 PSI | PLACA T1 P8 EJES 12 AL 15 ENTRE AyJ | 2026-03-14 | 3/16/2026 12:00:00 AM | 2 | 21 | 12 | 57 | PLACA | 11.967 | 3 | 57.143
B-19322 VIALE 26 | 203.2 | 3000 PSI | MUROS T2 P11 EJE 9 AL 10 | 2026-03-14 | 3/16/2026 12:00:00 AM | 2 | 21 | 11.3 | 54 | MURO | 10.7 | 3 | 53.81
B-19322 VIALE 26 | 203.2 | 3000 PSI | MUROS T2 P11 EJE 9 AL 10 | 2026-03-14 | 3/16/2026 12:00:00 AM | 2 | 21 | 10.4 | 50 | MURO | 10.7 | 3 | 49.524
B-19322 VIALE 26 | 203.2 | 3000 PSI | MUROS T2 P11 EJE 9 AL 10 | 2026-03-14 | 3/16/2026 12:00:00 AM | 2 | 21 | 10.4 | 50 | MURO | 10.7 | 3 | 49.524
B-19322 VIALE 26 | 228.6 | 3000 PSI | MUROS T1 P7 EJES 6-7 ENTRE JyG M=2,9,22,13,24,5 | 2026-03-14 | 3/16/2026 12:00:00 AM | 2 | 21 | 10 | 48 | MURO | 9.8 | 3 | 47.619
B-19322 VIALE 26 | 228.6 | 3000 PSI | MUROS T1 P7 EJES 6-7 ENTRE JyG M=2,9,22,13,24,5 | 2026-03-14 | 3/16/2026 12:00:00 AM | 2 | 21 | 9.8 | 47 | MURO | 9.8 | 3 | 46.667
B-19322 VIALE 26 | 228.6 | 3000 PSI | MUROS T1 P7 EJES 6-7 ENTRE JyG M=2,9,22,13,24,5 | 2026-03-14 | 3/16/2026 12:00:00 AM | 2 | 21 | 9.6 | 46 | MURO | 9.8 | 3 | 45.714
B-19322 VIALE 26 | 177.8 | 3000 PSI | PLACA T2 PISO 13 EJE 7 AL 10 ENTRE AYJ | 2026-03-28 | 4/30/2026 12:00:00 AM | 2 | 21 | 9.5 | 45 | PLACA | 9.5 | 1 | 45.238
B-19322 VIALE 26 | 1 | concreto 3000 psi | Muros P11 T1 (EJES 01-02 ENTRE A-J) M=14,15,12,16,11 | 2026-05-07 | 5/9/2026 12:00:00 AM | 2 | 21 | 15.1 | 72 | MURO | 15 | 3 | 71.905
B-19322 VIALE 26 | 1 | concreto 3000 psi | Muros P11 T1 (EJES 01-02 ENTRE A-J) M=14,15,12,16,11 | 2026-05-07 | 5/9/2026 12:00:00 AM | 2 | 21 | 15.4 | 73 | MURO | 15 | 3 | 73.333
B-19322 VIALE 26 | 1 | concreto 3000 psi | Muros P11 T1 (EJES 01-02 ENTRE A-J) M=14,15,12,16,11 | 2026-05-07 | 5/9/2026 12:00:00 AM | 2 | 21 | 14.5 | 69 | MURO | 15 | 3 | 69.048
B-19322 VIALE 26 | 1 | concreto 3000 psi | Placa P12 T1 (ejes 06-08 entre A-J) | 2026-05-07 | 5/9/2026 12:00:00 AM | 2 | 21 | 15.3 | 73 | PLACA | 15.733 | 3 | 72.857
B-19322 VIALE 26 | 1 | concreto 3000 psi | Placa P12 T1 (ejes 06-08 entre A-J) | 2026-05-07 | 5/9/2026 12:00:00 AM | 2 | 21 | 16.2 | 77 | PLACA | 15.733 | 3 | 77.143
B-19322 VIALE 26 | 1 | concreto 3000 psi | Placa P12 T1 (ejes 06-08 entre A-J) | 2026-05-07 | 5/9/2026 12:00:00 AM | 2 | 21 | 15.7 | 75 | PLACA | 15.733 | 3 | 74.762
B-19322 VIALE 26 | 228.6 | 4000 PSI | MURO 19,22,24,07 DEL EJE 01 CON B | 2025-11-10 | 11/11/2025 12:00:00 AM | 1 | 28 | 4.6 | 16 | MURO | 7.4 | 3 | 16.429
B-19322 VIALE 26 | 234.95 | 4000 PSI | MUROS 14,31,02 EJE 04 ENTRE J Y F | 2025-11-10 | 11/11/2025 12:00:00 AM | 1 | 28 | 8.4 | 30 | MURO | 8.333 | 3 | 30
B-19322 VIALE 26 | 234.95 | 4000 PSI | MUROS 14,31,02 EJE 04 ENTRE J Y F | 2025-11-10 | 11/11/2025 12:00:00 AM | 1 | 28 | 8 | 28 | MURO | 8.333 | 3 | 28.571
B-19322 VIALE 26 | 234.95 | 4000 PSI | MUROS 14,31,02 EJE 04 ENTRE J Y F | 2025-11-10 | 11/11/2025 12:00:00 AM | 1 | 28 | 8.6 | 31 | MURO | 8.333 | 3 | 30.714
B-19322 VIALE 26 | 228.6 | 4000 PSI | MURO 19,22,24,07 DEL EJE 01 CON B | 2025-11-10 | 11/11/2025 12:00:00 AM | 1 | 28 | 9.2 | 33 | MURO | 7.4 | 3 | 32.857
B-19322 VIALE 26 | 228.6 | 4000 PSI | MURO 19,22,24,07 DEL EJE 01 CON B | 2025-11-10 | 11/11/2025 12:00:00 AM | 1 | 28 | 8.4 | 30 | MURO | 7.4 | 3 | 30
B-19322 VIALE 26 | 228.6 | 4000 PSI | MURO PISO 2 EJE 15 ENTRE J y D M-16-27-01 | 2025-11-27 | 11/28/2025 12:00:00 AM | 1 | 28 | 5.9 | 21 | MURO | 5 | 3 | 21.071
B-19322 VIALE 26 | 228.6 | 4000 PSI | MURO PISO 2 EJE 15 ENTRE J y D M-16-27-01 | 2025-11-27 | 11/28/2025 12:00:00 AM | 1 | 28 | 4.3 | 15 | MURO | 5 | 3 | 15.357
B-19322 VIALE 26 | 228.6 | 4000 PSI | MURO PISO 2 EJE 15 ENTRE J y D M-16-27-01 | 2025-11-27 | 11/28/2025 12:00:00 AM | 1 | 28 | 4.8 | 17 | MURO | 5 | 3 | 17.143
B-19322 VIALE 26 | 234.95 | 4000 PSI | MUROS T2PISO 1 32, 09, 29 EJE 11 | 2025-11-13 | 11/14/2025 12:00:00 AM | 1 | 28 | 3.5 | 12 | MURO | 3.633 | 3 | 12.5
B-19322 VIALE 26 | 234.95 | 4000 PSI | MUROS T2PISO 1 32, 09, 29 EJE 11 | 2025-11-13 | 11/14/2025 12:00:00 AM | 1 | 28 | 3.8 | 14 | MURO | 3.633 | 3 | 13.571
B-19322 VIALE 26 | 234.95 | 4000 PSI | MUROS T2PISO 1 32, 09, 29 EJE 11 | 2025-11-13 | 11/14/2025 12:00:00 AM | 1 | 28 | 3.6 | 13 | MURO | 3.633 | 3 | 12.857
B-19322 VIALE 26 | 222.25 | 4000 PSI | MUROS T2 PISO 1 02, 31, 14 EJE 12 | 2025-11-13 | 11/14/2025 12:00:00 AM | 1 | 28 | 2.2 | 8 | MURO | 2.167 | 3 | 7.857
B-19322 VIALE 26 | 222.25 | 4000 PSI | MUROS T2 PISO 1 02, 31, 14 EJE 12 | 2025-11-13 | 11/14/2025 12:00:00 AM | 1 | 28 | 2.1 | 8 | MURO | 2.167 | 3 | 7.5
B-19322 VIALE 26 | 222.25 | 4000 PSI | MUROS T2 PISO 1 02, 31, 14 EJE 12 | 2025-11-13 | 11/14/2025 12:00:00 AM | 1 | 28 | 2.2 | 8 | MURO | 2.167 | 3 | 7.857
B-19322 VIALE 26 | 228.6 | 4000 PSI | PISO 1 MUROS 32,09, 29 EJE 09 | 2025-11-18 | 11/19/2025 12:00:00 AM | 1 | 28 | 18.2 | 65 | MURO | 16.733 | 3 | 65
B-19322 VIALE 26 | 228.6 | 4000 PSI | PISO 1 MUROS 32,09, 29 EJE 09 | 2025-11-18 | 11/19/2025 12:00:00 AM | 1 | 28 | 13.8 | 49 | MURO | 16.733 | 3 | 49.286
B-19322 VIALE 26 | 228.6 | 4000 PSI | PISO 1 MUROS 32,09, 29 EJE 09 | 2025-11-18 | 11/19/2025 12:00:00 AM | 1 | 28 | 18.2 | 65 | MURO | 16.733 | 3 | 65
B-19322 VIALE 26 | 241.3 | 4000 PSI | MUROS PISO 1 32,09,29 EJE 07 ENTRE A Y J | 2025-11-19 | 11/20/2025 12:00:00 AM | 1 | 28 | 5.4 | 19 | MURO | 5.5 | 3 | 19.286
B-19322 VIALE 26 | 241.3 | 4000 PSI | MUROS PISO 1 32,09,29 EJE 07 ENTRE A Y J | 2025-11-19 | 11/20/2025 12:00:00 AM | 1 | 28 | 5.4 | 19 | MURO | 5.5 | 3 | 19.286
B-19322 VIALE 26 | 241.3 | 4000 PSI | MUROS PISO 1 32,09,29 EJE 07 ENTRE A Y J | 2025-11-19 | 11/20/2025 12:00:00 AM | 1 | 28 | 5.7 | 20 | MURO | 5.5 | 3 | 20.357
B-19322 VIALE 26 | 241.3 | 4000 PSI | PISO 1 MUROS 14, 31, 02 EJE 06 | 2025-11-18 | 11/19/2025 12:00:00 AM | 1 | 28 | 15.2 | 54 | MURO | 15.267 | 3 | 54.286
B-19322 VIALE 26 | 241.3 | 4000 PSI | PISO 1 MUROS 14, 31, 02 EJE 06 | 2025-11-18 | 11/19/2025 12:00:00 AM | 1 | 28 | 14.9 | 53 | MURO | 15.267 | 3 | 53.214
B-19322 VIALE 26 | 241.3 | 4000 PSI | PISO 1 MUROS 14, 31, 02 EJE 06 | 2025-11-18 | 11/19/2025 12:00:00 AM | 1 | 28 | 15.7 | 56 | MURO | 15.267 | 3 | 56.071
B-19322 VIALE 26 | 228.6 | 4000 PSI | MUROS PISO 1 T2 EJE 06 M 31, 02, 14 ENTRE A y D | 2025-11-21 | 11/22/2025 12:00:00 AM | 1 | 28 | 11.3 | 40 | MURO | 11.367 | 3 | 40.357
B-19322 VIALE 26 | 228.6 | 4000 PSI | MUROS PISO 1 T2 EJE 06 M 31, 02, 14 ENTRE A y D | 2025-11-21 | 11/22/2025 12:00:00 AM | 1 | 28 | 11.5 | 41 | MURO | 11.367 | 3 | 41.071
B-19322 VIALE 26 | 228.6 | 4000 PSI | MUROS PISO 1 T2 EJE 06 M 31, 02, 14 ENTRE A y D | 2025-11-21 | 11/22/2025 12:00:00 AM | 1 | 28 | 11.3 | 40 | MURO | 11.367 | 3 | 40.357
B-19322 VIALE 26 | 241.3 | 4000 PSI | TORRE 2 MUROS 32,29,10 DEL EJE 13 | 2025-11-11 | 11/12/2025 12:00:00 AM | 1 | 28 | 0.9 | 3 | MURO | 2.133 | 3 | 3.214
B-19322 VIALE 26 | 241.3 | 4000 PSI | TORRE 2 MUROS 32,29,10 DEL EJE 13 | 2025-11-11 | 11/12/2025 12:00:00 AM | 1 | 28 | 4.6 | 17 | MURO | 2.133 | 3 | 16.429
B-19322 VIALE 26 | 241.3 | 4000 PSI | TORRE 2 MUROS 32,29,10 DEL EJE 13 | 2025-11-11 | 11/12/2025 12:00:00 AM | 1 | 28 | 0.9 | 3 | MURO | 2.133 | 3 | 3.214
B-19322 VIALE 26 | 203.2 | 4000 PSI | MUROS PISO 2 EJE 06 y 07 ENTRE A y J M-31-14-02 | 2025-12-02 | 12/3/2025 12:00:00 AM | 1 | 28 | 1.3 | 5 | MURO | 1.7 | 3 | 4.643
B-19322 VIALE 26 | 203.2 | 4000 PSI | MUROS PISO 2 EJE 06 y 07 ENTRE A y J M-31-14-02 | 2025-12-02 | 12/3/2025 12:00:00 AM | 1 | 28 | 1.6 | 6 | MURO | 1.7 | 3 | 5.714
B-19322 VIALE 26 | 203.2 | 4000 PSI | MUROS PISO 2 EJE 06 y 07 ENTRE A y J M-31-14-02 | 2025-12-02 | 12/3/2025 12:00:00 AM | 1 | 28 | 2.2 | 8 | MURO | 1.7 | 3 | 7.857
B-19322 VIALE 26 | 241.3 | 4000 PSI | MUROS PISO 2 EJE 04 y 05 ENTRE A y J M= 32-29-09 | 2025-12-03 | 12/4/2025 12:00:00 AM | 1 | 28 | 7.6 | 27 | MURO | 7.633 | 3 | 27.143
B-19322 VIALE 26 | 241.3 | 4000 PSI | MUROS PISO 2 EJE 04 y 05 ENTRE A y J M= 32-29-09 | 2025-12-03 | 12/4/2025 12:00:00 AM | 1 | 28 | 7.3 | 26 | MURO | 7.633 | 3 | 26.071
B-19322 VIALE 26 | 241.3 | 4000 PSI | MUROS PISO 2 EJE 04 y 05 ENTRE A y J M= 32-29-09 | 2025-12-03 | 12/4/2025 12:00:00 AM | 1 | 28 | 8 | 28 | MURO | 7.633 | 3 | 28.571
B-19322 VIALE 26 | 215.9 | 4000 PSI | MUROS PISO 2 EJE 01 AL 03 ENTRE A y J M= 21-01-20-05-22 | 2025-12-05 | 12/6/2025 12:00:00 AM | 1 | 28 | 1.5 | 5 | MURO | 1.767 | 3 | 5.357
B-19322 VIALE 26 | 215.9 | 4000 PSI | MUROS PISO 2 EJE 01 AL 03 ENTRE A y J M= 21-01-20-05-22 | 2025-12-05 | 12/6/2025 12:00:00 AM | 1 | 28 | 2.5 | 9 | MURO | 1.767 | 3 | 8.929
B-19322 VIALE 26 | 215.9 | 4000 PSI | MUROS PISO 2 EJE 01 AL 03 ENTRE A y J M= 21-01-20-05-22 | 2025-12-05 | 12/6/2025 12:00:00 AM | 1 | 28 | 1.3 | 5 | MURO | 1.767 | 3 | 4.643
B-19322 VIALE 26 | 190.5 | 4000 PSI | MUROS PISO 1 EJE 15 Y 14 ENTERE J y H M=32,31-27-28-29-30 | 2025-12-09 | 12/10/2025 12:00:00 AM | 1 | 28 | 4 | 14 | MURO | 3.333 | 3 | 14.286
B-19322 VIALE 26 | 190.5 | 4000 PSI | MUROS PISO 1 EJE 15 Y 14 ENTERE J y H M=32,31-27-28-29-30 | 2025-12-09 | 12/10/2025 12:00:00 AM | 1 | 28 | 3.4 | 12 | MURO | 3.333 | 3 | 12.143
B-19322 VIALE 26 | 190.5 | 4000 PSI | MUROS PISO 1 EJE 15 Y 14 ENTERE J y H M=32,31-27-28-29-30 | 2025-12-09 | 12/10/2025 12:00:00 AM | 1 | 28 | 2.6 | 9 | MURO | 3.333 | 3 | 9.286
B-19322 VIALE 26 | 152.4 | 4000 PSI | MUROS PISO 1 EJE 12 ENTERE A y D M=13,25,02 | 2025-12-09 | 12/10/2025 12:00:00 AM | 1 | 28 | 2.5 | 9 | MURO | 2.8 | 3 | 8.929
B-19322 VIALE 26 | 152.4 | 4000 PSI | MUROS PISO 1 EJE 12 ENTERE A y D M=13,25,02 | 2025-12-09 | 12/10/2025 12:00:00 AM | 1 | 28 | 3 | 11 | MURO | 2.8 | 3 | 10.714
B-19322 VIALE 26 | 152.4 | 4000 PSI | MUROS PISO 1 EJE 12 ENTERE A y D M=13,25,02 | 2025-12-09 | 12/10/2025 12:00:00 AM | 1 | 28 | 2.9 | 10 | MURO | 2.8 | 3 | 10.357
B-19322 VIALE 26 | 177.8 | 3000 PSI | PLACA TORRE 2 PISO 3 EJE 08 AL 10 DEL A AL J | 2025-12-09 | 12/10/2025 12:00:00 AM | 1 | 28 | 3.1 | 15 | PLACA | 3.3 | 3 | 11.071
B-19322 VIALE 26 | 177.8 | 3000 PSI | PLACA TORRE 2 PISO 3 EJE 08 AL 10 DEL A AL J | 2025-12-09 | 12/10/2025 12:00:00 AM | 1 | 28 | 3.5 | 17 | PLACA | 3.3 | 3 | 12.5
B-19322 VIALE 26 | 177.8 | 3000 PSI | PLACA TORRE 2 PISO 3 EJE 08 AL 10 DEL A AL J | 2025-12-09 | 12/10/2025 12:00:00 AM | 1 | 28 | 3.3 | 16 | PLACA | 3.3 | 3 | 11.786
B-19322 VIALE 26 | 209.6 | 4000 PSI | MURO PISO 2 EJE 12 ENTRE A y D M-14-31-02 | 2025-11-27 | 11/28/2025 12:00:00 AM | 1 | 28 | 1.8 | 6 | MURO | 2.3 | 3 | 6.429
B-19322 VIALE 26 | 209.6 | 4000 PSI | MURO PISO 2 EJE 12 ENTRE A y D M-14-31-02 | 2025-11-27 | 11/28/2025 12:00:00 AM | 1 | 28 | 2.5 | 9 | MURO | 2.3 | 3 | 8.929
B-19322 VIALE 26 | 209.6 | 4000 PSI | MURO PISO 2 EJE 12 ENTRE A y D M-14-31-02 | 2025-11-27 | 11/28/2025 12:00:00 AM | 1 | 28 | 2.6 | 9 | MURO | 2.3 | 3 | 9.286
B-19322 VIALE 26 | 228.6 | 4000 PSI | MUROS PISO 2 EJE 11 ENTRE AYJ M=32.09.29 | 2025-11-28 | 11/29/2025 12:00:00 AM | 1 | 28 | 1.5 | 5 | MURO | 1.333 | 3 | 5.357
B-19322 VIALE 26 | 228.6 | 4000 PSI | MUROS PISO 2 EJE 11 ENTRE AYJ M=32.09.29 | 2025-11-28 | 11/29/2025 12:00:00 AM | 1 | 28 | 1.2 | 4 | MURO | 1.333 | 3 | 4.286
B-19322 VIALE 26 | 228.6 | 4000 PSI | MUROS PISO 2 EJE 11 ENTRE AYJ M=32.09.29 | 2025-11-28 | 11/29/2025 12:00:00 AM | 1 | 28 | 1.3 | 5 | MURO | 1.333 | 3 | 4.643
B-19322 VIALE 26 | 209.55 | 4000 PSI | MUROS PISO 2 EJE 06 y 07 ENTRE A y J M=31-32-14-09-29 | 2025-12-01 | 12/2/2025 12:00:00 AM | 1 | 28 | 2.7 | 10 | MURO | 2.667 | 3 | 9.643
B-19322 VIALE 26 | 209.55 | 4000 PSI | MUROS PISO 2 EJE 06 y 07 ENTRE A y J M=31-32-14-09-29 | 2025-12-01 | 12/2/2025 12:00:00 AM | 1 | 28 | 2.7 | 10 | MURO | 2.667 | 3 | 9.643
B-19322 VIALE 26 | 209.55 | 4000 PSI | MUROS PISO 2 EJE 06 y 07 ENTRE A y J M=31-32-14-09-29 | 2025-12-01 | 12/2/2025 12:00:00 AM | 1 | 28 | 2.6 | 9 | MURO | 2.667 | 3 | 9.286
B-19322 VIALE 26 | 203.2 | 4000 PSI | MUROS PISO 3 EJE 03 y 04 ENTRE A y J M=32,29A,09A | 2025-12-19 | 12/20/2025 12:00:00 AM | 1 | 28 | 2.2 | 8 | MURO | 1.867 | 3 | 7.857
B-19322 VIALE 26 | 203.2 | 4000 PSI | MUROS PISO 3 EJE 03 y 04 ENTRE A y J M=32,29A,09A | 2025-12-19 | 12/20/2025 12:00:00 AM | 1 | 28 | 1.2 | 4 | MURO | 1.867 | 3 | 4.286
B-19322 VIALE 26 | 203.2 | 4000 PSI | MUROS PISO 3 EJE 03 y 04 ENTRE A y J M=32,29A,09A | 2025-12-19 | 12/20/2025 12:00:00 AM | 1 | 28 | 2.2 | 8 | MURO | 1.867 | 3 | 7.857
B-19322 VIALE 26 | 203.2 | 4000 PSI | MUROS T2 PISO 3 EJE 12 ENTRE J y E M= | 2025-12-10 | 12/11/2025 12:00:00 AM | 1 | 28 | 3.4 | 12 | MURO | 3.167 | 3 | 12.143
B-19322 VIALE 26 | 203.2 | 4000 PSI | MUROS T2 PISO 3 EJE 12 ENTRE J y E M= | 2025-12-10 | 12/11/2025 12:00:00 AM | 1 | 28 | 3 | 11 | MURO | 3.167 | 3 | 10.714
B-19322 VIALE 26 | 203.2 | 4000 PSI | MUROS T2 PISO 3 EJE 12 ENTRE J y E M= | 2025-12-10 | 12/11/2025 12:00:00 AM | 1 | 28 | 3.1 | 11 | MURO | 3.167 | 3 | 11.071
B-19322 VIALE 26 | 215.9 | 4000 PSI | MUROS T2 PISO 3 EJE 11 ENYTE ENTRE E y J M= | 2025-12-10 | 12/11/2025 12:00:00 AM | 1 | 28 | 3.5 | 12 | MURO | 3.5 | 3 | 12.5
B-19322 VIALE 26 | 215.9 | 4000 PSI | MUROS T2 PISO 3 EJE 11 ENYTE ENTRE E y J M= | 2025-12-10 | 12/11/2025 12:00:00 AM | 1 | 28 | 3.5 | 12 | MURO | 3.5 | 3 | 12.5
B-19322 VIALE 26 | 215.9 | 4000 PSI | MUROS T2 PISO 3 EJE 11 ENYTE ENTRE E y J M= | 2025-12-10 | 12/11/2025 12:00:00 AM | 1 | 28 | 3.5 | 12 | MURO | 3.5 | 3 | 12.5
B-19322 VIALE 26 | 203.2 | 4000 PSI | MUROS PISO 3 EJE 10 Y 11 ENTERE A y J M=14,31,02 | 2025-12-11 | 12/12/2025 12:00:00 AM | 1 | 28 | 2.3 | 8 | MURO | 2.767 | 3 | 8.214
B-19322 VIALE 26 | 203.2 | 4000 PSI | MUROS PISO 3 EJE 10 Y 11 ENTERE A y J M=14,31,02 | 2025-12-11 | 12/12/2025 12:00:00 AM | 1 | 28 | 3 | 11 | MURO | 2.767 | 3 | 10.714
B-19322 VIALE 26 | 203.2 | 4000 PSI | MUROS PISO 3 EJE 10 Y 11 ENTERE A y J M=14,31,02 | 2025-12-11 | 12/12/2025 12:00:00 AM | 1 | 28 | 3 | 11 | MURO | 2.767 | 3 | 10.714
B-19322 VIALE 26 | 266.7 | 4000 PSI | PRUEBA | 2025-12-12 | 12/13/2025 12:00:00 AM | 1 | 28 | 2.7 | 9 |  | 2.6 | 3 | 9.643
B-19322 VIALE 26 | 266.7 | 4000 PSI | PRUEBA | 2025-12-12 | 12/13/2025 12:00:00 AM | 1 | 28 | 2 | 7 |  | 2.6 | 3 | 7.143
B-19322 VIALE 26 | 266.7 | 4000 PSI | PRUEBA | 2025-12-12 | 12/13/2025 12:00:00 AM | 1 | 28 | 3.1 | 11 |  | 2.6 | 3 | 11.071
B-19322 VIALE 26 | 203.2 | 4000 PSI | MUROS PISO 1 EJE 10 y 11 ENTRTE A y J M=22-23-09 | 2025-12-12 | 12/13/2025 12:00:00 AM | 1 | 28 | 2.4 | 9 | MURO | 1.933 | 3 | 8.571
B-19322 VIALE 26 | 203.2 | 4000 PSI | MUROS PISO 1 EJE 10 y 11 ENTRTE A y J M=22-23-09 | 2025-12-12 | 12/13/2025 12:00:00 AM | 1 | 28 | 0.8 | 3 | MURO | 1.933 | 3 | 2.857
B-19322 VIALE 26 | 203.2 | 4000 PSI | MUROS PISO 1 EJE 10 y 11 ENTRTE A y J M=22-23-09 | 2025-12-12 | 12/13/2025 12:00:00 AM | 1 | 28 | 2.6 | 9 | MURO | 1.933 | 3 | 9.286
B-19322 VIALE 26 | 209.55 | 4000 PSI | MUROS PISO 3 EJE 08 y 09 ENTRE A y J M= 32-29-09 | 2025-12-12 | 12/13/2025 12:00:00 AM | 1 | 28 | 2.4 | 9 | MURO | 1.7 | 3 | 8.571
B-19322 VIALE 26 | 209.55 | 4000 PSI | MUROS PISO 3 EJE 08 y 09 ENTRE A y J M= 32-29-09 | 2025-12-12 | 12/13/2025 12:00:00 AM | 1 | 28 | 1.7 | 6 | MURO | 1.7 | 3 | 6.071
B-19322 VIALE 26 | 209.55 | 4000 PSI | MUROS PISO 3 EJE 08 y 09 ENTRE A y J M= 32-29-09 | 2025-12-12 | 12/13/2025 12:00:00 AM | 1 | 28 | 1 | 4 | MURO | 1.7 | 3 | 3.571
B-19322 VIALE 26 | 215.9 | 4000 PSI | MUROS PISO 3 EJE 06 y 07 ENTRE A y J M=32-29-09 | 2025-12-15 | 12/16/2025 12:00:00 AM | 1 | 28 | 6.2 | 22 | MURO | 5.767 | 3 | 22.143
B-19322 VIALE 26 | 215.9 | 4000 PSI | MUROS PISO 3 EJE 06 y 07 ENTRE A y J M=32-29-09 | 2025-12-15 | 12/16/2025 12:00:00 AM | 1 | 28 | 5.5 | 19 | MURO | 5.767 | 3 | 19.643
B-19322 VIALE 26 | 215.9 | 4000 PSI | MUROS PISO 3 EJE 06 y 07 ENTRE A y J M=32-29-09 | 2025-12-15 | 12/16/2025 12:00:00 AM | 1 | 28 | 5.6 | 20 | MURO | 5.767 | 3 | 20
B-19322 VIALE 26 | 203.2 | 4000 PSI | MUROS TORRE 1 PISO 1 EJE 08 y 09 ENTRE A y J M= 23-22-09 | 2025-12-15 | 12/16/2025 12:00:00 AM | 1 | 28 | 4.8 | 17 | MURO | 4.167 | 3 | 17.143
B-19322 VIALE 26 | 203.2 | 4000 PSI | MUROS TORRE 1 PISO 1 EJE 08 y 09 ENTRE A y J M= 23-22-09 | 2025-12-15 | 12/16/2025 12:00:00 AM | 1 | 28 | 3.8 | 14 | MURO | 4.167 | 3 | 13.571
B-19322 VIALE 26 | 203.2 | 4000 PSI | MUROS TORRE 1 PISO 1 EJE 08 y 09 ENTRE A y J M= 23-22-09 | 2025-12-15 | 12/16/2025 12:00:00 AM | 1 | 28 | 3.9 | 14 | MURO | 4.167 | 3 | 13.929
B-19322 VIALE 26 | 215.9 | 4000 PSI | MUROS TORRE 1 PISO 1 EJE 07 y 06 ENTRTE A y J M= 23,22,09 | 2025-12-17 | 12/18/2025 12:00:00 AM | 1 | 28 | 5.3 | 19 | MURO | 5.367 | 3 | 18.929
B-19322 VIALE 26 | 215.9 | 4000 PSI | MUROS TORRE 1 PISO 1 EJE 07 y 06 ENTRTE A y J M= 23,22,09 | 2025-12-17 | 12/18/2025 12:00:00 AM | 1 | 28 | 4.8 | 17 | MURO | 5.367 | 3 | 17.143
B-19322 VIALE 26 | 215.9 | 4000 PSI | MUROS TORRE 1 PISO 1 EJE 07 y 06 ENTRTE A y J M= 23,22,09 | 2025-12-17 | 12/18/2025 12:00:00 AM | 1 | 28 | 6 | 21 | MURO | 5.367 | 3 | 21.429
B-19322 VIALE 26 | 228.6 | 4000 PSI | MUROS TORRE 2 PISO 3 EJE 05 ENTRE A y J M=32-29-09 | 2025-12-18 | 12/19/2025 12:00:00 AM | 1 | 28 | 4.4 | 16 | MURO | 4.567 | 3 | 15.714
B-19322 VIALE 26 | 228.6 | 4000 PSI | MUROS TORRE 2 PISO 3 EJE 05 ENTRE A y J M=32-29-09 | 2025-12-18 | 12/19/2025 12:00:00 AM | 1 | 28 | 4.6 | 17 | MURO | 4.567 | 3 | 16.429
B-19322 VIALE 26 | 228.6 | 4000 PSI | MUROS TORRE 2 PISO 3 EJE 05 ENTRE A y J M=32-29-09 | 2025-12-18 | 12/19/2025 12:00:00 AM | 1 | 28 | 4.7 | 17 | MURO | 4.567 | 3 | 16.786
B-19322 VIALE 26 | 228.6 | 4000 PSI | MUROS TORRE 2 PISO 3 EJE 01 y 02 ENTRE A y J M=19,24,22,25,07,26 | 2025-12-26 | 12/27/2025 12:00:00 AM | 1 | 28 | 1.3 | 4 | MURO | 1.833 | 3 | 4.643
B-19322 VIALE 26 | 228.6 | 4000 PSI | MUROS TORRE 2 PISO 3 EJE 01 y 02 ENTRE A y J M=19,24,22,25,07,26 | 2025-12-26 | 12/27/2025 12:00:00 AM | 1 | 28 | 2.2 | 8 | MURO | 1.833 | 3 | 7.857
B-19322 VIALE 26 | 228.6 | 4000 PSI | MUROS TORRE 2 PISO 3 EJE 01 y 02 ENTRE A y J M=19,24,22,25,07,26 | 2025-12-26 | 12/27/2025 12:00:00 AM | 1 | 28 | 2 | 7 | MURO | 1.833 | 3 | 7.143
B-19322 VIALE 26 | 241.3 | 4000 PSI | MUROS T2 PISO 4 EJE 6 Y 7 ENTRE AYJ M=29,09,32 | 2026-01-14 | 1/15/2026 12:00:00 AM | 1 | 28 | 3.2 | 11 | MURO | 3.1 | 3 | 11.429
B-19322 VIALE 26 | 241.3 | 4000 PSI | MUROS T2 PISO 4 EJE 6 Y 7 ENTRE AYJ M=29,09,32 | 2026-01-14 | 1/15/2026 12:00:00 AM | 1 | 28 | 3.4 | 12 | MURO | 3.1 | 3 | 12.143
B-19322 VIALE 26 | 241.3 | 4000 PSI | MUROS T2 PISO 4 EJE 6 Y 7 ENTRE AYJ M=29,09,32 | 2026-01-14 | 1/15/2026 12:00:00 AM | 1 | 28 | 2.7 | 10 | MURO | 3.1 | 3 | 9.643
B-19322 VIALE 26 | 228.6 | 4000 PSI | MUROS T2 PISO 4 EJE 10 AL 8 ENTRE AYJ M=14,31,02 | 2026-01-13 | 1/14/2026 12:00:00 AM | 1 | 28 | 4.1 | 15 | MURO | 4.133 | 3 | 14.643
B-19322 VIALE 26 | 228.6 | 4000 PSI | MUROS T2 PISO 4 EJE 10 AL 8 ENTRE AYJ M=14,31,02 | 2026-01-13 | 1/14/2026 12:00:00 AM | 1 | 28 | 3.9 | 14 | MURO | 4.133 | 3 | 13.929
B-19322 VIALE 26 | 228.6 | 4000 PSI | MUROS T2 PISO 4 EJE 10 AL 8 ENTRE AYJ M=14,31,02 | 2026-01-13 | 1/14/2026 12:00:00 AM | 1 | 28 | 4.4 | 16 | MURO | 4.133 | 3 | 15.714
B-19322 VIALE 26 | 215.9 | 4000 PSI | TERMOCUPLA MURO T2 EJE 6 ENTRE AYD PISO 4 | 2026-01-14 | 1/15/2026 12:00:00 AM | 1 | 28 | 4.6 | 16 | MURO | 4.717 | 6 | 16.429
B-19322 VIALE 26 | 215.9 | 4000 PSI | TERMOCUPLA MURO T2 EJE 6 ENTRE AYD PISO 4 | 2026-01-14 | 1/15/2026 12:00:00 AM | 1 | 28 | 4.5 | 16 | MURO | 4.717 | 6 | 16.071
B-19322 VIALE 26 | 215.9 | 4000 PSI | TERMOCUPLA MURO T2 EJE 6 ENTRE AYD PISO 4 | 2026-01-14 | 1/15/2026 12:00:00 AM | 1 | 28 | 6.4 | 23 | MURO | 4.717 | 6 | 22.857
B-19322 VIALE 26 | 215.9 | 4000 PSI | TERMOCUPLA MURO T2 EJE 6 ENTRE AYD PISO 4 | 2026-01-14 | 1/15/2026 12:00:00 AM | 1 | 28 | 6.6 | 23 | MURO | 4.717 | 6 | 23.571
B-19322 VIALE 26 | 215.9 | 4000 PSI | TERMOCUPLA MURO T2 EJE 6 ENTRE AYD PISO 4 | 2026-01-14 | 1/15/2026 12:00:00 AM | 1 | 28 | 3.3 | 12 | MURO | 4.717 | 6 | 11.786
B-19322 VIALE 26 | 215.9 | 4000 PSI | TERMOCUPLA MURO T2 EJE 6 ENTRE AYD PISO 4 | 2026-01-14 | 1/15/2026 12:00:00 AM | 1 | 28 | 2.9 | 10 | MURO | 4.717 | 6 | 10.357
B-19322 VIALE 26 | 203.2 | 4000 PSI | MUROS T2 PISO 4 EJE 04Y05 ENTRE AYJ M=14,31,02 | 2026-01-15 | 1/16/2026 12:00:00 AM | 1 | 28 | 4.1 | 14 | MURO | 4.4 | 3 | 14.643
B-19322 VIALE 26 | 203.2 | 4000 PSI | MUROS T2 PISO 4 EJE 04Y05 ENTRE AYJ M=14,31,02 | 2026-01-15 | 1/16/2026 12:00:00 AM | 1 | 28 | 4.5 | 16 | MURO | 4.4 | 3 | 16.071
B-19322 VIALE 26 | 203.2 | 4000 PSI | MUROS T2 PISO 4 EJE 04Y05 ENTRE AYJ M=14,31,02 | 2026-01-15 | 1/16/2026 12:00:00 AM | 1 | 28 | 4.6 | 16 | MURO | 4.4 | 3 | 16.429
B-19322 VIALE 26 | 215.9 | 4000 PSI | MUROS T2 PISO 4 EJE 02 Y 03 ENTRE AyJ -01,27,16,15 | 2026-01-16 | 1/17/2026 12:00:00 AM | 1 | 28 | 4.2 | 15 | MURO | 4.333 | 6 | 15
B-19322 VIALE 26 | 215.9 | 4000 PSI | MUROS T2 PISO 4 EJE 02 Y 03 ENTRE AyJ -01,27,16,15 | 2026-01-16 | 1/17/2026 12:00:00 AM | 1 | 28 | 4.2 | 15 | MURO | 4.333 | 6 | 15
B-19322 VIALE 26 | 215.9 | 4000 PSI | MUROS T2 PISO 4 EJE 02 Y 03 ENTRE AyJ -01,27,16,15 | 2026-01-16 | 1/17/2026 12:00:00 AM | 1 | 28 | 4.8 | 17 | MURO | 4.333 | 6 | 17.143
B-19322 VIALE 26 | 215.9 | 4000 PSI | MUROS T2 PISO 4 EJE 02 Y 03 ENTRE AyJ -01,27,16,15 | 2026-01-16 | 1/17/2026 12:00:00 AM | 1 | 28 | 4.8 | 17 | MURO | 4.333 | 6 | 17.143
B-19322 VIALE 26 | 215.9 | 4000 PSI | MUROS T2 PISO 4 EJE 02 Y 03 ENTRE AyJ -01,27,16,15 | 2026-01-16 | 1/17/2026 12:00:00 AM | 1 | 28 | 4 | 14 | MURO | 4.333 | 6 | 14.286
B-19322 VIALE 26 | 215.9 | 4000 PSI | MUROS T2 PISO 4 EJE 02 Y 03 ENTRE AyJ -01,27,16,15 | 2026-01-16 | 1/17/2026 12:00:00 AM | 1 | 28 | 4 | 14 | MURO | 4.333 | 6 | 14.286
B-19322 VIALE 26 | 215.9 | 4000 PSI | MUROS T2 P4 EJE 01 AL 02 ENTRE AYD M=01,21,05,20,26,25,19 | 2026-01-17 | 1/19/2026 12:00:00 AM | 1 | 28 | 10.2 | 36 | MURO | 9.533 | 3 | 36.429
B-19322 VIALE 26 | 215.9 | 4000 PSI | MUROS T2 P4 EJE 01 AL 02 ENTRE AYD M=01,21,05,20,26,25,19 | 2026-01-17 | 1/19/2026 12:00:00 AM | 1 | 28 | 9.6 | 34 | MURO | 9.533 | 3 | 34.286
B-19322 VIALE 26 | 215.9 | 4000 PSI | MUROS T2 P4 EJE 01 AL 02 ENTRE AYD M=01,21,05,20,26,25,19 | 2026-01-17 | 1/19/2026 12:00:00 AM | 1 | 28 | 8.8 | 31 | MURO | 9.533 | 3 | 31.429
B-19322 VIALE 26 | 228.6 | 4 000 PSI | MUROS T2 PISO 5 EJE 10Y11 ENTRE AyJ M=32,09,29 | 2026-01-21 | 1/22/2026 12:00:00 AM | 1 | 28 | 3.8 | 14 | MURO | 3.933 | 3 | 13.571
B-19322 VIALE 26 | 228.6 | 4 000 PSI | MUROS T2 PISO 5 EJE 10Y11 ENTRE AyJ M=32,09,29 | 2026-01-21 | 1/22/2026 12:00:00 AM | 1 | 28 | 3.9 | 14 | MURO | 3.933 | 3 | 13.929
B-19322 VIALE 26 | 228.6 | 4 000 PSI | MUROS T2 PISO 5 EJE 10Y11 ENTRE AyJ M=32,09,29 | 2026-01-21 | 1/22/2026 12:00:00 AM | 1 | 28 | 4.1 | 15 | MURO | 3.933 | 3 | 14.643
B-19322 VIALE 26 | 234.95 | 4000 PSI | MUROS T1 PISO 2 EJE 11 AL 12 ENTRE AYJ M=29,09,23 | 2026-01-22 | 1/23/2026 12:00:00 AM | 1 | 28 | 5.3 | 19 | MURO | 4.833 | 3 | 18.929
B-19322 VIALE 26 | 234.95 | 4000 PSI | MUROS T1 PISO 2 EJE 11 AL 12 ENTRE AYJ M=29,09,23 | 2026-01-22 | 1/23/2026 12:00:00 AM | 1 | 28 | 4.7 | 17 | MURO | 4.833 | 3 | 16.786
B-19322 VIALE 26 | 234.95 | 4000 PSI | MUROS T1 PISO 2 EJE 11 AL 12 ENTRE AYJ M=29,09,23 | 2026-01-22 | 1/23/2026 12:00:00 AM | 1 | 28 | 4.5 | 16 | MURO | 4.833 | 3 | 16.071
B-19322 VIALE 26 | 228.6 | 4000 PSI | MUROS T2 PISO 5 EJE 06 AL 07 ENTRE AYJ M=09,29,32 | 2026-01-22 | 1/23/2026 12:00:00 AM | 1 | 28 | 3.8 | 13 | MURO | 3.767 | 3 | 13.571
B-19322 VIALE 26 | 228.6 | 4000 PSI | MUROS T2 PISO 5 EJE 06 AL 07 ENTRE AYJ M=09,29,32 | 2026-01-22 | 1/23/2026 12:00:00 AM | 1 | 28 | 3.7 | 13 | MURO | 3.767 | 3 | 13.214
B-19322 VIALE 26 | 228.6 | 4000 PSI | MUROS T2 PISO 5 EJE 06 AL 07 ENTRE AYJ M=09,29,32 | 2026-01-22 | 1/23/2026 12:00:00 AM | 1 | 28 | 3.8 | 14 | MURO | 3.767 | 3 | 13.571
B-19322 VIALE 26 | 203.2 | 4.000 PSI | MURO T1 PISO 2 RJR 10Y11 ENTRE AyJ M=32,09,29 | 2026-01-23 | 1/24/2026 12:00:00 AM | 1 | 28 | 3.8 | 14 | MURO | 3.833 | 3 | 13.571
B-19322 VIALE 26 | 203.2 | 4.000 PSI | MURO T1 PISO 2 RJR 10Y11 ENTRE AyJ M=32,09,29 | 2026-01-23 | 1/24/2026 12:00:00 AM | 1 | 28 | 3.7 | 13 | MURO | 3.833 | 3 | 13.214
B-19322 VIALE 26 | 203.2 | 4.000 PSI | MURO T1 PISO 2 RJR 10Y11 ENTRE AyJ M=32,09,29 | 2026-01-23 | 1/24/2026 12:00:00 AM | 1 | 28 | 4 | 14 | MURO | 3.833 | 3 | 14.286
B-19322 VIALE 26 | 203.2 | 4.000 | MUROS T2 PISO 5 EJE 04Y07 ENTRE AyJ M=32,09,29 | 2026-01-23 | 1/24/2026 12:00:00 AM | 1 | 28 | 2.2 | 8 | MURO | 2.067 | 3 | 7.857
B-19322 VIALE 26 | 203.2 | 4.000 | MUROS T2 PISO 5 EJE 04Y07 ENTRE AyJ M=32,09,29 | 2026-01-23 | 1/24/2026 12:00:00 AM | 1 | 28 | 2.1 | 7 | MURO | 2.067 | 3 | 7.5
B-19322 VIALE 26 | 203.2 | 4.000 | MUROS T2 PISO 5 EJE 04Y07 ENTRE AyJ M=32,09,29 | 2026-01-23 | 1/24/2026 12:00:00 AM | 1 | 28 | 1.9 | 7 | MURO | 2.067 | 3 | 6.786
B-19322 VIALE 26 | 215.9 | 4000 PSI | MUROS T2 P5 EJE 1 AL 12 ENTRE AyD M=1,5,20,24,25,26,19 | 2026-01-26 | 1/27/2026 12:00:00 AM | 1 | 28 | 2.4 | 8 | MURO | 2.533 | 3 | 8.571
B-19322 VIALE 26 | 215.9 | 4000 PSI | MUROS T2 P5 EJE 1 AL 12 ENTRE AyD M=1,5,20,24,25,26,19 | 2026-01-26 | 1/27/2026 12:00:00 AM | 1 | 28 | 2.6 | 9 | MURO | 2.533 | 3 | 9.286
B-19322 VIALE 26 | 215.9 | 4000 PSI | MUROS T2 P5 EJE 1 AL 12 ENTRE AyD M=1,5,20,24,25,26,19 | 2026-01-26 | 1/27/2026 12:00:00 AM | 1 | 28 | 2.6 | 9 | MURO | 2.533 | 3 | 9.286
B-19322 VIALE 26 | 215.9 | 4000 PSI | MUROS T1 PISO 2 EJES 06,07,08 ENTRE JYG M=24,23,02,13,22 | 2026-01-26 | 1/27/2026 12:00:00 AM | 1 | 28 | 5 | 18 | MURO | 3.7 | 3 | 17.857
B-19322 VIALE 26 | 215.9 | 4000 PSI | MUROS T1 PISO 2 EJES 06,07,08 ENTRE JYG M=24,23,02,13,22 | 2026-01-26 | 1/27/2026 12:00:00 AM | 1 | 28 | 3 | 11 | MURO | 3.7 | 3 | 10.714
B-19322 VIALE 26 | 215.9 | 4000 PSI | MUROS T1 PISO 2 EJES 06,07,08 ENTRE JYG M=24,23,02,13,22 | 2026-01-26 | 1/27/2026 12:00:00 AM | 1 | 28 | 3.1 | 11 | MURO | 3.7 | 3 | 11.071
B-19322 VIALE 26 | 215.9 | 4000 PSI | MUROS T1 PISO 2 EJE 04 Y 05 ENTRE GYJ M=24,02,13 | 2026-01-27 | 1/28/2026 12:00:00 AM | 1 | 28 | 2.2 | 8 | MURO | 2.167 | 3 | 7.857
B-19322 VIALE 26 | 215.9 | 4000 PSI | MUROS T1 PISO 2 EJE 04 Y 05 ENTRE GYJ M=24,02,13 | 2026-01-27 | 1/28/2026 12:00:00 AM | 1 | 28 | 2.1 | 8 | MURO | 2.167 | 3 | 7.5
B-19322 VIALE 26 | 215.9 | 4000 PSI | MUROS T1 PISO 2 EJE 04 Y 05 ENTRE GYJ M=24,02,13 | 2026-01-27 | 1/28/2026 12:00:00 AM | 1 | 28 | 2.2 | 8 | MURO | 2.167 | 3 | 7.857
B-19322 VIALE 26 | 209.55 | 4000 PSI | MUROS T1 PISO 2 EJE 1 AL 3 ENTRE JYG M=01,18,20,12,05,11,16 | 2026-01-28 | 1/29/2026 12:00:00 AM | 1 | 28 | 2.1 | 8 | MURO | 2.3 | 3 | 7.5
B-19322 VIALE 26 | 209.55 | 4000 PSI | MUROS T1 PISO 2 EJE 1 AL 3 ENTRE JYG M=01,18,20,12,05,11,16 | 2026-01-28 | 1/29/2026 12:00:00 AM | 1 | 28 | 2.3 | 8 | MURO | 2.3 | 3 | 8.214
B-19322 VIALE 26 | 209.55 | 4000 PSI | MUROS T1 PISO 2 EJE 1 AL 3 ENTRE JYG M=01,18,20,12,05,11,16 | 2026-01-28 | 1/29/2026 12:00:00 AM | 1 | 28 | 2.5 | 9 | MURO | 2.3 | 3 | 8.929
B-19322 VIALE 26 | 228.6 | 4000 PSI | MUROS T1 PISO EJE 05 ENTRE AYD M=23,09,22 MUROS T1 PISO 2 EJE 01 Y 02 ENTRE JYG M=20,18,01,12 | 2026-01-30 | 1/31/2026 12:00:00 AM | 1 | 28 | 4.3 | 15 | MURO | 4.367 | 3 | 15.357
B-19322 VIALE 26 | 228.6 | 4000 PSI | MUROS T1 PISO EJE 05 ENTRE AYD M=23,09,22 MUROS T1 PISO 2 EJE 01 Y 02 ENTRE JYG M=20,18,01,12 | 2026-01-30 | 1/31/2026 12:00:00 AM | 1 | 28 | 4.1 | 14 | MURO | 4.367 | 3 | 14.643
B-19322 VIALE 26 | 228.6 | 4000 PSI | MUROS T1 PISO EJE 05 ENTRE AYD M=23,09,22 MUROS T1 PISO 2 EJE 01 Y 02 ENTRE JYG M=20,18,01,12 | 2026-01-30 | 1/31/2026 12:00:00 AM | 1 | 28 | 4.7 | 17 | MURO | 4.367 | 3 | 16.786
B-19322 VIALE 26 | 228.6 | 4000 PSI | MUROS T1 EJE 04 AL 06 ENTRE AYD | 2026-01-29 | 1/30/2026 12:00:00 AM | 1 | 28 | 1.8 | 6 | MURO | 1.9 | 3 | 6.429
B-19322 VIALE 26 | 228.6 | 4000 PSI | MUROS T1 EJE 04 AL 06 ENTRE AYD | 2026-01-29 | 1/30/2026 12:00:00 AM | 1 | 28 | 2 | 7 | MURO | 1.9 | 3 | 7.143
B-19322 VIALE 26 | 228.6 | 4000 PSI | MUROS T1 EJE 04 AL 06 ENTRE AYD | 2026-01-29 | 1/30/2026 12:00:00 AM | 1 | 28 | 1.9 | 7 | MURO | 1.9 | 3 | 6.786
B-19322 VIALE 26 | 215.9 | 4000 PSI | MUROS T1 PISO 3 EJE 12 AL 15 ENTRE JYG M=32,28,29,30,23,10 | 2026-02-02 | 2/3/2026 12:00:00 AM | 1 | 28 | 2.1 | 8 | MURO | 2.067 | 3 | 7.5
B-19322 VIALE 26 | 215.9 | 4000 PSI | MUROS T1 PISO 3 EJE 12 AL 15 ENTRE JYG M=32,28,29,30,23,10 | 2026-02-02 | 2/3/2026 12:00:00 AM | 1 | 28 | 2.2 | 8 | MURO | 2.067 | 3 | 7.857
B-19322 VIALE 26 | 215.9 | 4000 PSI | MUROS T1 PISO 3 EJE 12 AL 15 ENTRE JYG M=32,28,29,30,23,10 | 2026-02-02 | 2/3/2026 12:00:00 AM | 1 | 28 | 1.9 | 7 | MURO | 2.067 | 3 | 6.786
B-19322 VIALE 26 | 228.6 | 4000 PSI | MUROS T1 PISO 2 EJE 06,07,08 ENTRE AYF M=24,23,02,13,09,22 | 2026-02-03 | 2/4/2026 12:00:00 AM | 1 | 28 | 1.9 | 7 | MURO | 2.767 | 6 | 6.786
B-19322 VIALE 26 | 228.6 | 4000 PSI | MUROS T1 PISO 2 EJE 06,07,08 ENTRE AYF M=24,23,02,13,09,22 | 2026-02-03 | 2/4/2026 12:00:00 AM | 1 | 28 | 2 | 7 | MURO | 2.767 | 6 | 7.143
B-19322 VIALE 26 | 228.6 | 4000 PSI | MUROS T1 PISO 2 EJE 06,07,08 ENTRE AYF M=24,23,02,13,09,22 | 2026-02-03 | 2/4/2026 12:00:00 AM | 1 | 28 | 1.6 | 6 | MURO | 2.767 | 6 | 5.714
B-19322 VIALE 26 | 228.6 | 4000 PSI | MUROS T1 PISO 2 EJE 06,07,08 ENTRE AYF M=24,23,02,13,09,22 | 2026-02-03 | 2/4/2026 12:00:00 AM | 1 | 28 | 1 | 4 | MURO | 2.767 | 6 | 3.571
B-19322 VIALE 26 | 228.6 | 4000 PSI | MUROS T1 PISO 2 EJE 06,07,08 ENTRE AYF M=24,23,02,13,09,22 | 2026-02-03 | 2/4/2026 12:00:00 AM | 1 | 28 | 4.5 | 16 | MURO | 2.767 | 6 | 16.071
B-19322 VIALE 26 | 228.6 | 4000 PSI | MUROS T1 PISO 2 EJE 06,07,08 ENTRE AYF M=24,23,02,13,09,22 | 2026-02-03 | 2/4/2026 12:00:00 AM | 1 | 28 | 5.6 | 20 | MURO | 2.767 | 6 | 20
B-19322 VIALE 26 | 228.6 | 4000 PSI | MUROS T2 PISO 2 EJES 05 AL 03 ENTRE AyJ M=23,25,13,12a,01,02 | 2026-02-04 | 2/5/2026 12:00:00 AM | 1 | 28 | 3.6 | 13 | MURO | 3.833 | 3 | 12.857
B-19322 VIALE 26 | 228.6 | 4000 PSI | MUROS T2 PISO 2 EJES 05 AL 03 ENTRE AyJ M=23,25,13,12a,01,02 | 2026-02-04 | 2/5/2026 12:00:00 AM | 1 | 28 | 4 | 14 | MURO | 3.833 | 3 | 14.286
B-19322 VIALE 26 | 228.6 | 4000 PSI | MUROS T2 PISO 2 EJES 05 AL 03 ENTRE AyJ M=23,25,13,12a,01,02 | 2026-02-04 | 2/5/2026 12:00:00 AM | 1 | 28 | 3.9 | 14 | MURO | 3.833 | 3 | 13.929
B-19322 VIALE 26 | 209.95 | 4000 PSI | MUROS T1 PISO 3 EJES 14 AL 11 ENTREA AYF M=25,23,12A,22,9,13 | 2026-02-05 | 2/6/2026 12:00:00 AM | 1 | 28 | 3.9 | 14 | MURO | 3.533 | 3 | 13.929
B-19322 VIALE 26 | 209.95 | 4000 PSI | MUROS T1 PISO 3 EJES 14 AL 11 ENTREA AYF M=25,23,12A,22,9,13 | 2026-02-05 | 2/6/2026 12:00:00 AM | 1 | 28 | 3.5 | 12 | MURO | 3.533 | 3 | 12.5
B-19322 VIALE 26 | 209.95 | 4000 PSI | MUROS T1 PISO 3 EJES 14 AL 11 ENTREA AYF M=25,23,12A,22,9,13 | 2026-02-05 | 2/6/2026 12:00:00 AM | 1 | 28 | 3.2 | 12 | MURO | 3.533 | 3 | 11.429
B-19322 VIALE 26 | 228.6 | 4.000 PSI | MUUROS P3 EJES DEL 09 AL 11 ENTRE GyJ M= 2,25,09,13 MURO EJE 10 ENTRE AyF M= 25,02 | 2026-02-06 | 2/7/2026 12:00:00 AM | 1 | 28 | 4.4 | 16 | MURO | 4.467 | 3 | 15.714
B-19322 VIALE 26 | 228.6 | 4.000 PSI | MUUROS P3 EJES DEL 09 AL 11 ENTRE GyJ M= 2,25,09,13 MURO EJE 10 ENTRE AyF M= 25,02 | 2026-02-06 | 2/7/2026 12:00:00 AM | 1 | 28 | 4.5 | 16 | MURO | 4.467 | 3 | 16.071
B-19322 VIALE 26 | 228.6 | 4.000 PSI | MUUROS P3 EJES DEL 09 AL 11 ENTRE GyJ M= 2,25,09,13 MURO EJE 10 ENTRE AyF M= 25,02 | 2026-02-06 | 2/7/2026 12:00:00 AM | 1 | 28 | 4.5 | 16 | MURO | 4.467 | 3 | 16.071
B-19322 VIALE 26 | 203.2 | 4.000 PSI | MUROS PISO 03 T1 EJE 05Y06 | 2026-02-09 | 2/10/2026 12:00:00 AM | 1 | 28 | 3.9 | 14 | MURO | 4.533 | 3 | 13.929
B-19322 VIALE 26 | 203.2 | 4.000 PSI | MUROS PISO 03 T1 EJE 05Y06 | 2026-02-09 | 2/10/2026 12:00:00 AM | 1 | 28 | 4.8 | 17 | MURO | 4.533 | 3 | 17.143
B-19322 VIALE 26 | 203.2 | 4.000 PSI | MUROS PISO 03 T1 EJE 05Y06 | 2026-02-09 | 2/10/2026 12:00:00 AM | 1 | 28 | 4.9 | 17 | MURO | 4.533 | 3 | 17.5
B-19322 VIALE 26 | 177.8 | 4000 PSI | MUROS T1 PISO 3 EJES 00 Y 01 ENTRA AYJ M=20,18,05,11,16,14,17,15 | 2026-02-11 | 2/12/2026 12:00:00 AM | 1 | 28 | 7.4 | 26 | MURO | 7.367 | 3 | 26.429
B-19322 VIALE 26 | 177.8 | 4000 PSI | MUROS T1 PISO 3 EJES 00 Y 01 ENTRA AYJ M=20,18,05,11,16,14,17,15 | 2026-02-11 | 2/12/2026 12:00:00 AM | 1 | 28 | 7.3 | 26 | MURO | 7.367 | 3 | 26.071
B-19322 VIALE 26 | 177.8 | 4000 PSI | MUROS T1 PISO 3 EJES 00 Y 01 ENTRA AYJ M=20,18,05,11,16,14,17,15 | 2026-02-11 | 2/12/2026 12:00:00 AM | 1 | 28 | 7.4 | 26 | MURO | 7.367 | 3 | 26.429
B-19322 VIALE 26 | 184.15 | 4000 PSI | MURO T1 P3 EJE 04 Y 03 ENTRE JYG M=23,24,21,08 | 2026-02-10 | 2/11/2026 12:00:00 AM | 1 | 28 | 6.3 | 22 | MURO | 6.167 | 3 | 22.5
B-19322 VIALE 26 | 184.15 | 4000 PSI | MURO T1 P3 EJE 04 Y 03 ENTRE JYG M=23,24,21,08 | 2026-02-10 | 2/11/2026 12:00:00 AM | 1 | 28 | 6.3 | 22 | MURO | 6.167 | 3 | 22.5
B-19322 VIALE 26 | 184.15 | 4000 PSI | MURO T1 P3 EJE 04 Y 03 ENTRE JYG M=23,24,21,08 | 2026-02-10 | 2/11/2026 12:00:00 AM | 1 | 28 | 5.9 | 21 | MURO | 6.167 | 3 | 21.071
B-19322 VIALE 26 | 209.55 | 4000 PSI | MUROS T1 P4 EJES 08 Y09 ENTRE AyJ M=23,24,2,9,22 | 2026-02-16 | 2/17/2026 12:00:00 AM | 1 | 28 | 2 | 7 | MURO | 2.133 | 3 | 7.143
B-19322 VIALE 26 | 209.55 | 4000 PSI | MUROS T1 P4 EJES 08 Y09 ENTRE AyJ M=23,24,2,9,22 | 2026-02-16 | 2/17/2026 12:00:00 AM | 1 | 28 | 2.2 | 8 | MURO | 2.133 | 3 | 7.857
B-19322 VIALE 26 | 209.55 | 4000 PSI | MUROS T1 P4 EJES 08 Y09 ENTRE AyJ M=23,24,2,9,22 | 2026-02-16 | 2/17/2026 12:00:00 AM | 1 | 28 | 2.2 | 8 | MURO | 2.133 | 3 | 7.857
B-19322 VIALE 26 | 228.6 | 4000 PSI | MUROS T1 P4 EJES 058 ENTRE JYg M=23,22,24,09,02 | 2026-02-17 | 2/18/2026 12:00:00 AM | 1 | 28 | 4.7 | 17 | MURO | 4.833 | 3 | 16.786
B-19322 VIALE 26 | 228.6 | 4000 PSI | MUROS T1 P4 EJES 058 ENTRE JYg M=23,22,24,09,02 | 2026-02-17 | 2/18/2026 12:00:00 AM | 1 | 28 | 4.8 | 17 | MURO | 4.833 | 3 | 17.143
B-19322 VIALE 26 | 228.6 | 4000 PSI | MUROS T1 P4 EJES 058 ENTRE JYg M=23,22,24,09,02 | 2026-02-17 | 2/18/2026 12:00:00 AM | 1 | 28 | 5 | 18 | MURO | 4.833 | 3 | 17.857
B-19322 VIALE 26 | 228.6 | 4000 PSI | MUROS T1 P4 EJE 3Y4 ENTRE JyG-4Y5 ENTRE AyF M=23,21,24,8,13,22 | 2026-02-18 | 2/19/2026 12:00:00 AM | 1 | 28 | 2.8 | 10 | MURO | 2.7 | 3 | 10
B-19322 VIALE 26 | 228.6 | 4000 PSI | MUROS T1 P4 EJE 3Y4 ENTRE JyG-4Y5 ENTRE AyF M=23,21,24,8,13,22 | 2026-02-18 | 2/19/2026 12:00:00 AM | 1 | 28 | 2.5 | 9 | MURO | 2.7 | 3 | 8.929
B-19322 VIALE 26 | 228.6 | 4000 PSI | MUROS T1 P4 EJE 3Y4 ENTRE JyG-4Y5 ENTRE AyF M=23,21,24,8,13,22 | 2026-02-18 | 2/19/2026 12:00:00 AM | 1 | 28 | 2.8 | 10 | MURO | 2.7 | 3 | 10
B-19322 VIALE 26 | 228.6 | 4000 PSI | MUROS T1 O4 EJES 03 ENTRE AyF-1Y2 ENTRE AyJ M=23,21,8,1,18 | 2026-02-19 | 2/20/2026 12:00:00 AM | 1 | 28 | 3.4 | 12 | MURO | 3.567 | 3 | 12.143
B-19322 VIALE 26 | 228.6 | 4000 PSI | MUROS T1 O4 EJES 03 ENTRE AyF-1Y2 ENTRE AyJ M=23,21,8,1,18 | 2026-02-19 | 2/20/2026 12:00:00 AM | 1 | 28 | 3.6 | 13 | MURO | 3.567 | 3 | 12.857
B-19322 VIALE 26 | 228.6 | 4000 PSI | MUROS T1 O4 EJES 03 ENTRE AyF-1Y2 ENTRE AyJ M=23,21,8,1,18 | 2026-02-19 | 2/20/2026 12:00:00 AM | 1 | 28 | 3.7 | 13 | MURO | 3.567 | 3 | 13.214
B-19322 VIALE 26 | 215.9 | 4000 PSI | MUROS T1 P5 EJES 12-13-14 ENTRE AyF M=14,12,25,22,23,09 | 2026-02-20 | 2/21/2026 12:00:00 AM | 1 | 28 | 5.2 | 18 | MURO | 5.033 | 3 | 18.571
B-19322 VIALE 26 | 215.9 | 4000 PSI | MUROS T1 P5 EJES 12-13-14 ENTRE AyF M=14,12,25,22,23,09 | 2026-02-20 | 2/21/2026 12:00:00 AM | 1 | 28 | 5 | 18 | MURO | 5.033 | 3 | 17.857
B-19322 VIALE 26 | 215.9 | 4000 PSI | MUROS T1 P5 EJES 12-13-14 ENTRE AyF M=14,12,25,22,23,09 | 2026-02-20 | 2/21/2026 12:00:00 AM | 1 | 28 | 4.9 | 18 | MURO | 5.033 | 3 | 17.5
B-19322 VIALE 26 | 228.6 | 4000 PSI | MUROS T1 P5 EJES 10-15 ENTRE AyG M=23,31,7,27,3,23,25,9 | 2026-02-23 | 2/24/2026 12:00:00 AM | 1 | 28 | 1.6 | 6 | MURO | 1.533 | 3 | 5.714
B-19322 VIALE 26 | 228.6 | 4000 PSI | MUROS T1 P5 EJES 10-15 ENTRE AyG M=23,31,7,27,3,23,25,9 | 2026-02-23 | 2/24/2026 12:00:00 AM | 1 | 28 | 1.5 | 5 | MURO | 1.533 | 3 | 5.357
B-19322 VIALE 26 | 228.6 | 4000 PSI | MUROS T1 P5 EJES 10-15 ENTRE AyG M=23,31,7,27,3,23,25,9 | 2026-02-23 | 2/24/2026 12:00:00 AM | 1 | 28 | 1.5 | 5 | MURO | 1.533 | 3 | 5.357
B-19322 VIALE 26 | 228.6 | 4000 PSI | MUROS T1 P5 EJES 8AL11 ENTRE A-F EJE 8 ENTRE JyG M=2,24,25,23,9,22 | 2026-02-24 | 2/25/2026 12:00:00 AM | 1 | 28 | 2.4 | 8 | MURO | 2.467 | 3 | 8.571
B-19322 VIALE 26 | 228.6 | 4000 PSI | MUROS T1 P5 EJES 8AL11 ENTRE A-F EJE 8 ENTRE JyG M=2,24,25,23,9,22 | 2026-02-24 | 2/25/2026 12:00:00 AM | 1 | 28 | 2.5 | 9 | MURO | 2.467 | 3 | 8.929
B-19322 VIALE 26 | 228.6 | 4000 PSI | MUROS T1 P5 EJES 8AL11 ENTRE A-F EJE 8 ENTRE JyG M=2,24,25,23,9,22 | 2026-02-24 | 2/25/2026 12:00:00 AM | 1 | 28 | 2.5 | 9 | MURO | 2.467 | 3 | 8.929
B-19322 VIALE 26 | 228.6 | 4000 PSI | MUROS T1 P5 EJE 9 ENTRE JYG M=22,23,9 | 2026-02-25 | 2/26/2026 12:00:00 AM | 1 | 28 | 1.4 | 5 | MURO | 1.5 | 3 | 5
B-19322 VIALE 26 | 228.6 | 4000 PSI | MUROS T1 P5 EJE 9 ENTRE JYG M=22,23,9 | 2026-02-25 | 2/26/2026 12:00:00 AM | 1 | 28 | 1.5 | 5 | MURO | 1.5 | 3 | 5.357
B-19322 VIALE 26 | 228.6 | 4000 PSI | MUROS T1 P5 EJE 9 ENTRE JYG M=22,23,9 | 2026-02-25 | 2/26/2026 12:00:00 AM | 1 | 28 | 1.6 | 6 | MURO | 1.5 | 3 | 5.714
B-19322 VIALE 26 | 228.6 | 4000 PSI | MUROS T1 P5 EJES 5-6 ENTRE JyG M= 2,23,24,22,9,3,45 | 2026-02-26 | 2/27/2026 12:00:00 AM | 1 | 28 | 1.8 | 6 | MURO | 1.833 | 3 | 6.429
B-19322 VIALE 26 | 228.6 | 4000 PSI | MUROS T1 P5 EJES 5-6 ENTRE JyG M= 2,23,24,22,9,3,45 | 2026-02-26 | 2/27/2026 12:00:00 AM | 1 | 28 | 1.9 | 7 | MURO | 1.833 | 3 | 6.786
B-19322 VIALE 26 | 228.6 | 4000 PSI | MUROS T1 P5 EJES 5-6 ENTRE JyG M= 2,23,24,22,9,3,45 | 2026-02-26 | 2/27/2026 12:00:00 AM | 1 | 28 | 1.8 | 6 | MURO | 1.833 | 3 | 6.429
B-19322 VIALE 26 | 228.6 | 4000 PSI | MUROS T1 P5 EJE 3-4 ENTRE JyG M=2,3,8,21,23 | 2026-02-27 | 2/28/2026 12:00:00 AM | 1 | 28 | 0.9 | 3 | MURO | 0.9 | 3 | 3.214
B-19322 VIALE 26 | 228.6 | 4000 PSI | MUROS T1 P5 EJE 3-4 ENTRE JyG M=2,3,8,21,23 | 2026-02-27 | 2/28/2026 12:00:00 AM | 1 | 28 | 0.9 | 3 | MURO | 0.9 | 3 | 3.214
B-19322 VIALE 26 | 228.6 | 4000 PSI | MUROS T1 P5 EJE 3-4 ENTRE JyG M=2,3,8,21,23 | 2026-02-27 | 2/28/2026 12:00:00 AM | 1 | 28 | 0.9 | 3 | MURO | 0.9 | 3 | 3.214
B-19322 VIALE 26 | 165.1 | 3000 PSI | PLACA T2 PISO 3 EJE 15 AL 10 ENTRE A y J | 2025-12-05 | 12/6/2025 12:00:00 AM | 1 | 21 | 2.9 | 14 | PLACA | 2.633 | 3 | 13.81
B-19322 VIALE 26 | 165.1 | 3000 PSI | PLACA T2 PISO 3 EJE 15 AL 10 ENTRE A y J | 2025-12-05 | 12/6/2025 12:00:00 AM | 1 | 21 | 2.5 | 12 | PLACA | 2.633 | 3 | 11.905
B-19322 VIALE 26 | 165.1 | 3000 PSI | PLACA T2 PISO 3 EJE 15 AL 10 ENTRE A y J | 2025-12-05 | 12/6/2025 12:00:00 AM | 1 | 21 | 2.5 | 12 | PLACA | 2.633 | 3 | 11.905
B-19322 VIALE 26 | 152.4 | 3000 PSI | PLA PISO 2 EJE 12 AL 10 ENTRE A y J | 2025-11-25 | 11/26/2025 12:00:00 AM | 1 | 21 | 4.5 | 21 |  | 3.367 | 3 | 21.429
B-19322 VIALE 26 | 152.4 | 3000 PSI | PLA PISO 2 EJE 12 AL 10 ENTRE A y J | 2025-11-25 | 11/26/2025 12:00:00 AM | 1 | 21 | 1.3 | 6 |  | 3.367 | 3 | 6.19
B-19322 VIALE 26 | 152.4 | 3000 PSI | PLA PISO 2 EJE 12 AL 10 ENTRE A y J | 2025-11-25 | 11/26/2025 12:00:00 AM | 1 | 21 | 4.3 | 20 |  | 3.367 | 3 | 20.476
B-19322 VIALE 26 | 133.35 | 3000 PSI | PLA PISO 2 EJE 8 AL 10 ENTRE A y J | 2025-11-26 | 11/27/2025 12:00:00 AM | 1 | 21 | 3.7 | 18 |  | 3.467 | 3 | 17.619
B-19322 VIALE 26 | 133.35 | 3000 PSI | PLA PISO 2 EJE 8 AL 10 ENTRE A y J | 2025-11-26 | 11/27/2025 12:00:00 AM | 1 | 21 | 3.4 | 16 |  | 3.467 | 3 | 16.19
B-19322 VIALE 26 | 133.35 | 3000 PSI | PLA PISO 2 EJE 8 AL 10 ENTRE A y J | 2025-11-26 | 11/27/2025 12:00:00 AM | 1 | 21 | 3.3 | 16 |  | 3.467 | 3 | 15.714
B-19322 VIALE 26 | 165.1 | 3000 PSI | PLACA PISO 2 EJE 08 AL 06 ENTRE AYJ | 2025-11-28 | 11/29/2025 12:00:00 AM | 1 | 21 | 2.2 | 11 | PLACA | 1.967 | 3 | 10.476
B-19322 VIALE 26 | 165.1 | 3000 PSI | PLACA PISO 2 EJE 08 AL 06 ENTRE AYJ | 2025-11-28 | 11/29/2025 12:00:00 AM | 1 | 21 | 2.2 | 11 | PLACA | 1.967 | 3 | 10.476
B-19322 VIALE 26 | 165.1 | 3000 PSI | PLACA PISO 2 EJE 08 AL 06 ENTRE AYJ | 2025-11-28 | 11/29/2025 12:00:00 AM | 1 | 21 | 1.5 | 7 | PLACA | 1.967 | 3 | 7.143
B-19322 VIALE 26 | 177.8 | 3000 PSI | PLACA PISO 4 EJE 07 y 09 ENTRTE A y J | 2025-12-19 | 12/20/2025 12:00:00 AM | 1 | 21 | 2.5 | 12 | PLACA | 2.467 | 3 | 11.905
B-19322 VIALE 26 | 152.4 | 3000 PSI | PLACA PISO 3 EJE 8 AL 6 ENTRE A y J | 2025-12-10 | 12/11/2025 12:00:00 AM | 1 | 21 | 5.5 | 26 | PLACA | 5.467 | 3 | 26.19
B-19322 VIALE 26 | 152.4 | 3000 PSI | PLACA PISO 3 EJE 8 AL 6 ENTRE A y J | 2025-12-10 | 12/11/2025 12:00:00 AM | 1 | 21 | 5.6 | 27 | PLACA | 5.467 | 3 | 26.667
B-19322 VIALE 26 | 152.4 | 3000 PSI | PLACA PISO 3 EJE 8 AL 6 ENTRE A y J | 2025-12-10 | 12/11/2025 12:00:00 AM | 1 | 21 | 5.3 | 25 | PLACA | 5.467 | 3 | 25.238
B-19322 VIALE 26 | 184.15 | 3000 PSI | PLACA PISO 3 EJE 10 al 08 ENTRE A y J | 2025-12-11 | 12/12/2025 12:00:00 AM | 1 | 21 | 6.4 | 30 | PLACA | 6.067 | 3 | 30.476
B-19322 VIALE 26 | 184.15 | 3000 PSI | PLACA PISO 3 EJE 10 al 08 ENTRE A y J | 2025-12-11 | 12/12/2025 12:00:00 AM | 1 | 21 | 6.2 | 30 | PLACA | 6.067 | 3 | 29.524
B-19322 VIALE 26 | 184.15 | 3000 PSI | PLACA PISO 3 EJE 10 al 08 ENTRE A y J | 2025-12-11 | 12/12/2025 12:00:00 AM | 1 | 21 | 5.6 | 27 | PLACA | 6.067 | 3 | 26.667
B-19322 VIALE 26 | 152.4 | 3000 PSI | PLACA PISO 4 EJE 12 AL 15 ENTRE A y J | 2025-12-16 | 12/17/2025 12:00:00 AM | 1 | 21 | 6 | 29 | PLACA | 5.533 | 3 | 28.571
B-19322 VIALE 26 | 152.4 | 3000 PSI | PLACA PISO 4 EJE 12 AL 15 ENTRE A y J | 2025-12-16 | 12/17/2025 12:00:00 AM | 1 | 21 | 4 | 19 | PLACA | 5.533 | 3 | 19.048
B-19322 VIALE 26 | 152.4 | 3000 PSI | PLACA PISO 4 EJE 12 AL 15 ENTRE A y J | 2025-12-16 | 12/17/2025 12:00:00 AM | 1 | 21 | 6.6 | 31 | PLACA | 5.533 | 3 | 31.429
B-19322 VIALE 26 | 177.8 | 3000 PSI | PLACA TORRE 2 PISO 4 EJE 10 y 11 ENTRE A y J | 2025-12-17 | 12/18/2025 12:00:00 AM | 1 | 21 | 6.6 | 31 | PLACA | 5.4 | 3 | 31.429
B-19322 VIALE 26 | 177.8 | 3000 PSI | PLACA TORRE 2 PISO 4 EJE 10 y 11 ENTRE A y J | 2025-12-17 | 12/18/2025 12:00:00 AM | 1 | 21 | 3.6 | 17 | PLACA | 5.4 | 3 | 17.143
B-19322 VIALE 26 | 177.8 | 3000 PSI | PLACA TORRE 2 PISO 4 EJE 10 y 11 ENTRE A y J | 2025-12-17 | 12/18/2025 12:00:00 AM | 1 | 21 | 6 | 28 | PLACA | 5.4 | 3 | 28.571
B-19322 VIALE 26 | 177.8 | 3000 PSI | PLACA T2 PISO 4 EJE O8 y 09 ENTRE A y J | 2025-12-18 | 12/19/2025 12:00:00 AM | 1 | 21 | 3.7 | 18 | PLACA | 3.9 | 3 | 17.619
B-19322 VIALE 26 | 177.8 | 3000 PSI | PLACA T2 PISO 4 EJE O8 y 09 ENTRE A y J | 2025-12-18 | 12/19/2025 12:00:00 AM | 1 | 21 | 2.6 | 12 | PLACA | 3.9 | 3 | 12.381
B-19322 VIALE 26 | 177.8 | 3000 PSI | PLACA T2 PISO 4 EJE O8 y 09 ENTRE A y J | 2025-12-18 | 12/19/2025 12:00:00 AM | 1 | 21 | 5.4 | 26 | PLACA | 3.9 | 3 | 25.714
B-19322 VIALE 26 | 177.8 | 3000 PSI | MUROS PISO 1 EJE 02 y 04 ENTRE G y J M=23-08-21 | 2025-12-19 | 12/20/2025 12:00:00 AM | 1 | 21 | 2.8 | 10 | MURO | 3.367 | 3 | 13.333
B-19322 VIALE 26 | 177.8 | 3000 PSI | MUROS PISO 1 EJE 02 y 04 ENTRE G y J M=23-08-21 | 2025-12-19 | 12/20/2025 12:00:00 AM | 1 | 21 | 5 | 18 | MURO | 3.367 | 3 | 23.81
B-19322 VIALE 26 | 177.8 | 3000 PSI | MUROS PISO 1 EJE 02 y 04 ENTRE G y J M=23-08-21 | 2025-12-19 | 12/20/2025 12:00:00 AM | 1 | 21 | 2.3 | 8 | MURO | 3.367 | 3 | 10.952
B-19322 VIALE 26 | 177.8 | 3000 PSI | PLACA PISO 4 EJE 07 y 09 ENTRTE A y J | 2025-12-19 | 12/20/2025 12:00:00 AM | 1 | 21 | 2.5 | 12 | PLACA | 2.467 | 3 | 11.905
B-19322 VIALE 26 | 177.8 | 3000 PSI | PLACA PISO 4 EJE 07 y 09 ENTRTE A y J | 2025-12-19 | 12/20/2025 12:00:00 AM | 1 | 21 | 2.4 | 11 | PLACA | 2.467 | 3 | 11.429
B-19322 VIALE 26 | 190.5 | 3000 PSI | PLACA T2 PISO 4 EJE 064 04 ENTRE AYJ | 2026-01-07 | 1/8/2026 12:00:00 AM | 1 | 21 | 5.6 | 26 | PLACA | 5.1 | 3 | 26.667
B-19322 VIALE 26 | 190.5 | 3000 PSI | PLACA T2 PISO 4 EJE 064 04 ENTRE AYJ | 2026-01-07 | 1/8/2026 12:00:00 AM | 1 | 21 | 4 | 19 | PLACA | 5.1 | 3 | 19.048
B-19322 VIALE 26 | 190.5 | 3000 PSI | PLACA T2 PISO 4 EJE 064 04 ENTRE AYJ | 2026-01-07 | 1/8/2026 12:00:00 AM | 1 | 21 | 5.7 | 27 | PLACA | 5.1 | 3 | 27.143
B-19322 VIALE 26 | 177.8 | 3000 PSI | PLACA T1 PISO 2 EJE 15 AL 13 ENTRE AYJ | 2026-01-09 | 1/10/2026 12:00:00 AM | 1 | 21 | 4.3 | 20 | PLACA | 3.533 | 3 | 20.476
B-19322 VIALE 26 | 177.8 | 3000 PSI | PLACA T1 PISO 2 EJE 15 AL 13 ENTRE AYJ | 2026-01-09 | 1/10/2026 12:00:00 AM | 1 | 21 | 2.4 | 11 | PLACA | 3.533 | 3 | 11.429
B-19322 VIALE 26 | 177.8 | 3000 PSI | PLACA T1 PISO 2 EJE 15 AL 13 ENTRE AYJ | 2026-01-09 | 1/10/2026 12:00:00 AM | 1 | 21 | 3.9 | 19 | PLACA | 3.533 | 3 | 18.571
B-19322 VIALE 26 | 203.2 | 3000 PSI | PLACA T2 PISO 04 EJE 01 AL 04 ENTRE A YJ | 2026-01-09 | 1/10/2026 12:00:00 AM | 1 | 21 | 2.5 | 12 | PLACA | 2.967 | 3 | 11.905
B-19322 VIALE 26 | 203.2 | 3000 PSI | PLACA T2 PISO 04 EJE 01 AL 04 ENTRE A YJ | 2026-01-09 | 1/10/2026 12:00:00 AM | 1 | 21 | 3.9 | 18 | PLACA | 2.967 | 3 | 18.571
B-19322 VIALE 26 | 203.2 | 3000 PSI | PLACA T2 PISO 04 EJE 01 AL 04 ENTRE A YJ | 2026-01-09 | 1/10/2026 12:00:00 AM | 1 | 21 | 2.5 | 12 | PLACA | 2.967 | 3 | 11.905
B-19322 VIALE 26 | 190.5 | 3000 PSI | PLACA T2 PISO 5 EJE 15 AL 12 ENTRE AYJ | 2026-01-14 | 1/15/2026 12:00:00 AM | 1 | 21 | 3.2 | 15 | PLACA | 3.5 | 3 | 15.238
B-19322 VIALE 26 | 190.5 | 3000 PSI | PLACA T2 PISO 5 EJE 15 AL 12 ENTRE AYJ | 2026-01-14 | 1/15/2026 12:00:00 AM | 1 | 21 | 3.7 | 18 | PLACA | 3.5 | 3 | 17.619
B-19322 VIALE 26 | 190.5 | 3000 PSI | PLACA T2 PISO 5 EJE 15 AL 12 ENTRE AYJ | 2026-01-14 | 1/15/2026 12:00:00 AM | 1 | 21 | 3.6 | 17 | PLACA | 3.5 | 3 | 17.143
B-19322 VIALE 26 | 177.8 | 3000 PSI | PLACA T1 PISO 2 EJE 12 AL 10 ENTRE AYJ | 2026-01-13 | 1/14/2026 12:00:00 AM | 1 | 21 | 3.4 | 16 | PLACA | 3.667 | 3 | 16.19
B-19322 VIALE 26 | 177.8 | 3000 PSI | PLACA T1 PISO 2 EJE 12 AL 10 ENTRE AYJ | 2026-01-13 | 1/14/2026 12:00:00 AM | 1 | 21 | 3.7 | 18 | PLACA | 3.667 | 3 | 17.619
B-19322 VIALE 26 | 177.8 | 3000 PSI | PLACA T1 PISO 2 EJE 12 AL 10 ENTRE AYJ | 2026-01-13 | 1/14/2026 12:00:00 AM | 1 | 21 | 3.9 | 18 | PLACA | 3.667 | 3 | 18.571
B-19322 VIALE 26 | 177.8 | 3.000 PSI | PLACA T2 PISOS EJE 10 Y 12 ENTRE AYJ | 2026-01-15 | 1/16/2026 12:00:00 AM | 1 | 21 | 3.6 | 17 | PLACA | 3.8 | 3 | 17.143
B-19322 VIALE 26 | 177.8 | 3.000 PSI | PLACA T2 PISOS EJE 10 Y 12 ENTRE AYJ | 2026-01-15 | 1/16/2026 12:00:00 AM | 1 | 21 | 4 | 19 | PLACA | 3.8 | 3 | 19.048
B-19322 VIALE 26 | 177.8 | 3.000 PSI | PLACA T2 PISOS EJE 10 Y 12 ENTRE AYJ | 2026-01-15 | 1/16/2026 12:00:00 AM | 1 | 21 | 3.8 | 18 | PLACA | 3.8 | 3 | 18.095
B-19322 VIALE 26 | 177.8 | 3000 PSI | PLACA T1 PISO 2 EJE 08 Y 10 AYJ | 2026-01-15 | 1/16/2026 12:00:00 AM | 1 | 21 | 2.4 | 12 | PLACA | 2.3 | 3 | 11.429
B-19322 VIALE 26 | 177.8 | 3000 PSI | PLACA T1 PISO 2 EJE 08 Y 10 AYJ | 2026-01-15 | 1/16/2026 12:00:00 AM | 1 | 21 | 1.9 | 9 | PLACA | 2.3 | 3 | 9.048
B-19322 VIALE 26 | 177.8 | 3000 PSI | PLACA T1 PISO 2 EJE 08 Y 10 AYJ | 2026-01-15 | 1/16/2026 12:00:00 AM | 1 | 21 | 2.6 | 12 | PLACA | 2.3 | 3 | 12.381
B-19322 VIALE 26 | 177.8 | 3000 PSI | PLACA T1 PISO 2 EJE 08 AL 04 ENTRE JYG | 2026-01-17 | 1/19/2026 12:00:00 AM | 1 | 21 | 7.7 | 36 | PLACA | 8.233 | 3 | 36.667
B-19322 VIALE 26 | 177.8 | 3000 PSI | PLACA T1 PISO 2 EJE 08 AL 04 ENTRE JYG | 2026-01-17 | 1/19/2026 12:00:00 AM | 1 | 21 | 8.7 | 42 | PLACA | 8.233 | 3 | 41.429
B-19322 VIALE 26 | 177.8 | 3000 PSI | PLACA T1 PISO 2 EJE 08 AL 04 ENTRE JYG | 2026-01-17 | 1/19/2026 12:00:00 AM | 1 | 21 | 8.3 | 39 | PLACA | 8.233 | 3 | 39.524
B-19322 VIALE 26 | 177.8 | 3.000 PSI | PLACA T2 EJE 08 AL 10 DEL AalJ PISO 5 | 2026-01-16 | 1/17/2026 12:00:00 AM | 1 | 21 | 4.2 | 20 | PLACA | 4 | 6 | 20
B-19322 VIALE 26 | 177.8 | 3.000 PSI | PLACA T2 EJE 08 AL 10 DEL AalJ PISO 5 | 2026-01-16 | 1/17/2026 12:00:00 AM | 1 | 21 | 4.2 | 20 | PLACA | 4 | 6 | 20
B-19322 VIALE 26 | 177.8 | 3.000 PSI | PLACA T2 EJE 08 AL 10 DEL AalJ PISO 5 | 2026-01-16 | 1/17/2026 12:00:00 AM | 1 | 21 | 3.7 | 18 | PLACA | 4 | 6 | 17.619
B-19322 VIALE 26 | 177.8 | 3.000 PSI | PLACA T2 EJE 08 AL 10 DEL AalJ PISO 5 | 2026-01-16 | 1/17/2026 12:00:00 AM | 1 | 21 | 3.7 | 18 | PLACA | 4 | 6 | 17.619
B-19322 VIALE 26 | 177.8 | 3.000 PSI | PLACA T2 EJE 08 AL 10 DEL AalJ PISO 5 | 2026-01-16 | 1/19/2026 12:00:00 AM | 1 | 21 | 4.1 | 19 | PLACA | 4 | 6 | 19.524
B-19322 VIALE 26 | 177.8 | 3.000 PSI | PLACA T2 EJE 08 AL 10 DEL AalJ PISO 5 | 2026-01-16 | 1/19/2026 12:00:00 AM | 1 | 21 | 4.1 | 19 | PLACA | 4 | 6 | 19.524
B-19322 VIALE 26 | 184.15 | 3000 PSI | PLACA T2 PISO 5 EJE 04 AL 06 ENTRE AyJ | 2026-01-19 | 1/20/2026 12:00:00 AM | 1 | 21 | 1.7 | 8 | PLACA | 1.733 | 6 | 8.095
B-19322 VIALE 26 | 184.15 | 3000 PSI | PLACA T2 PISO 5 EJE 04 AL 06 ENTRE AyJ | 2026-01-19 | 1/20/2026 12:00:00 AM | 1 | 21 | 1.7 | 8 | PLACA | 1.733 | 6 | 8.095
B-19322 VIALE 26 | 184.15 | 3000 PSI | PLACA T2 PISO 5 EJE 04 AL 06 ENTRE AyJ | 2026-01-19 | 1/20/2026 12:00:00 AM | 1 | 21 | 1.8 | 9 | PLACA | 1.733 | 6 | 8.571
B-19322 VIALE 26 | 184.15 | 3000 PSI | PLACA T2 PISO 5 EJE 04 AL 06 ENTRE AyJ | 2026-01-19 | 1/20/2026 12:00:00 AM | 1 | 21 | 1.8 | 9 | PLACA | 1.733 | 6 | 8.571
B-19322 VIALE 26 | 184.15 | 3000 PSI | PLACA T2 PISO 5 EJE 04 AL 06 ENTRE AyJ | 2026-01-19 | 1/20/2026 12:00:00 AM | 1 | 21 | 1.7 | 8 | PLACA | 1.733 | 6 | 8.095
B-19322 VIALE 26 | 184.15 | 3000 PSI | PLACA T2 PISO 5 EJE 04 AL 06 ENTRE AyJ | 2026-01-19 | 1/20/2026 12:00:00 AM | 1 | 21 | 1.7 | 8 | PLACA | 1.733 | 6 | 8.095
B-19322 VIALE 26 | 177.8 | 3000 PSI | PLACA T2 PISO 5 EJE 06 AL 08 ENTRE AYJ | 2026-01-17 | 1/19/2026 12:00:00 AM | 1 | 21 | 8.8 | 42 | PLACA | 8.533 | 3 | 41.905
B-19322 VIALE 26 | 177.8 | 3000 PSI | PLACA T2 PISO 5 EJE 06 AL 08 ENTRE AYJ | 2026-01-17 | 1/19/2026 12:00:00 AM | 1 | 21 | 8 | 38 | PLACA | 8.533 | 3 | 38.095
B-19322 VIALE 26 | 177.8 | 3000 PSI | PLACA T2 PISO 5 EJE 06 AL 08 ENTRE AYJ | 2026-01-17 | 1/19/2026 12:00:00 AM | 1 | 21 | 8.8 | 42 | PLACA | 8.533 | 3 | 41.905
B-19322 VIALE 26 | 190.5 | 3.000 PSI | PLACA T2 PISO 6 EJE 15 al 12 ENTRE AyJ | 2026-01-23 | 1/24/2026 12:00:00 AM | 1 | 21 | 4.4 | 21 | PLACA | 4.033 | 3 | 20.952
B-19322 VIALE 26 | 190.5 | 3.000 PSI | PLACA T2 PISO 6 EJE 15 al 12 ENTRE AyJ | 2026-01-23 | 1/24/2026 12:00:00 AM | 1 | 21 | 3.7 | 18 | PLACA | 4.033 | 3 | 17.619
B-19322 VIALE 26 | 190.5 | 3.000 PSI | PLACA T2 PISO 6 EJE 15 al 12 ENTRE AyJ | 2026-01-23 | 1/24/2026 12:00:00 AM | 1 | 21 | 4 | 19 | PLACA | 4.033 | 3 | 19.048
B-19322 VIALE 26 | 152.4 | 3000 PSI | ESCALERA T2 TRAMO DEL 2 AL 3 | 2026-01-26 | 1/27/2026 12:00:00 AM | 1 | 21 | 6.8 | 32 |  | 6.133 | 3 | 32.381
B-19322 VIALE 26 | 152.4 | 3000 PSI | ESCALERA T2 TRAMO DEL 2 AL 3 | 2026-01-26 | 1/27/2026 12:00:00 AM | 1 | 21 | 6.1 | 29 |  | 6.133 | 3 | 29.048
B-19322 VIALE 26 | 152.4 | 3000 PSI | ESCALERA T2 TRAMO DEL 2 AL 3 | 2026-01-26 | 1/27/2026 12:00:00 AM | 1 | 21 | 5.5 | 26 |  | 6.133 | 3 | 26.19
B-19322 VIALE 26 | 154.2 | 3000 PSI | PLACA T2 PISO 6 EJE 08 AL 10 ENTRE AYJ | 2026-01-26 | 1/27/2026 12:00:00 AM | 1 | 21 | 4.2 | 20 | PLACA | 4.2 | 3 | 20
B-19322 VIALE 26 | 154.2 | 3000 PSI | PLACA T2 PISO 6 EJE 08 AL 10 ENTRE AYJ | 2026-01-26 | 1/27/2026 12:00:00 AM | 1 | 21 | 4.2 | 20 | PLACA | 4.2 | 3 | 20
B-19322 VIALE 26 | 154.2 | 3000 PSI | PLACA T2 PISO 6 EJE 08 AL 10 ENTRE AYJ | 2026-01-26 | 1/27/2026 12:00:00 AM | 1 | 21 | 4.2 | 20 | PLACA | 4.2 | 3 | 20
B-19322 VIALE 26 | 165.1 | 3000 PSI | PLACA T1 PISO 2 EJE 15 AL 12 ENTRE AYJ | 2026-01-27 | 1/28/2026 12:00:00 AM | 1 | 21 | 3.9 | 18 | PLACA | 4.1 | 3 | 18.571
B-19322 VIALE 26 | 165.1 | 3000 PSI | PLACA T1 PISO 2 EJE 15 AL 12 ENTRE AYJ | 2026-01-27 | 1/28/2026 12:00:00 AM | 1 | 21 | 4.1 | 19 | PLACA | 4.1 | 3 | 19.524
B-19322 VIALE 26 | 165.1 | 3000 PSI | PLACA T1 PISO 2 EJE 15 AL 12 ENTRE AYJ | 2026-01-27 | 1/28/2026 12:00:00 AM | 1 | 21 | 4.3 | 21 | PLACA | 4.1 | 3 | 20.476
B-19322 VIALE 26 | 165.1 | 3000 PSI | PLACA T2 PISO 6 EJE 04 AL 08 ENTRE AYJ | 2026-01-28 | 1/29/2026 12:00:00 AM | 1 | 21 | 5.1 | 24 | PLACA | 5.1 | 3 | 24.286
B-19322 VIALE 26 | 165.1 | 3000 PSI | PLACA T2 PISO 6 EJE 04 AL 08 ENTRE AYJ | 2026-01-28 | 1/29/2026 12:00:00 AM | 1 | 21 | 5.4 | 26 | PLACA | 5.1 | 3 | 25.714
B-19322 VIALE 26 | 165.1 | 3000 PSI | PLACA T2 PISO 6 EJE 04 AL 08 ENTRE AYJ | 2026-01-28 | 1/29/2026 12:00:00 AM | 1 | 21 | 4.8 | 23 | PLACA | 5.1 | 3 | 22.857
B-19322 VIALE 26 | 152.4 | 3000 PSI | PLACA T1 PISO 2 EJE 09 AL 10 ENTRE AYJ | 2026-01-28 | 1/29/2026 12:00:00 AM | 1 | 21 | 3.7 | 17 | PLACA | 3.667 | 3 | 17.619
B-19322 VIALE 26 | 152.4 | 3000 PSI | PLACA T1 PISO 2 EJE 09 AL 10 ENTRE AYJ | 2026-01-28 | 1/29/2026 12:00:00 AM | 1 | 21 | 3.5 | 16 | PLACA | 3.667 | 3 | 16.667
B-19322 VIALE 26 | 152.4 | 3000 PSI | PLACA T1 PISO 2 EJE 09 AL 10 ENTRE AYJ | 2026-01-28 | 1/29/2026 12:00:00 AM | 1 | 21 | 3.8 | 18 | PLACA | 3.667 | 3 | 18.095
B-19322 VIALE 26 | 203.2 | 3000 PSI | MUROS T2 PISO 6 EJE 11 AL 15 ENTRE AYD M=29,10,32 | 2026-01-28 | 1/29/2026 12:00:00 AM | 1 | 21 | 2.1 | 10 | MURO | 1.967 | 3 | 10
B-19322 VIALE 26 | 203.2 | 3000 PSI | MUROS T2 PISO 6 EJE 11 AL 15 ENTRE AYD M=29,10,32 | 2026-01-28 | 1/29/2026 12:00:00 AM | 1 | 21 | 2.5 | 12 | MURO | 1.967 | 3 | 11.905
B-19322 VIALE 26 | 203.2 | 3000 PSI | MUROS T2 PISO 6 EJE 11 AL 15 ENTRE AYD M=29,10,32 | 2026-01-28 | 1/29/2026 12:00:00 AM | 1 | 21 | 1.3 | 6 | MURO | 1.967 | 3 | 6.19
B-19322 VIALE 26 | 228.6 | 3000 PSI | MUROS T2 PISO 6 EJE 12 AL 15 ENTRE JYF M=17,28,18,32,29 | 2026-01-27 | 1/28/2026 12:00:00 AM | 1 | 21 | 2.6 | 12 | MURO | 1.6 | 3 | 12.381
B-19322 VIALE 26 | 228.6 | 3000 PSI | MUROS T2 PISO 6 EJE 12 AL 15 ENTRE JYF M=17,28,18,32,29 | 2026-01-27 | 1/28/2026 12:00:00 AM | 1 | 21 | 0.7 | 3 | MURO | 1.6 | 3 | 3.333
B-19322 VIALE 26 | 228.6 | 3000 PSI | MUROS T2 PISO 6 EJE 12 AL 15 ENTRE JYF M=17,28,18,32,29 | 2026-01-27 | 1/28/2026 12:00:00 AM | 1 | 21 | 1.5 | 7 | MURO | 1.6 | 3 | 7.143
B-19322 VIALE 26 | 203.2 | 3000 PSI | MUROS T2 PISO 6 EJES 12 AL 08 ENTRE AYJ M=32,29,09 | 2026-01-30 | 1/31/2026 12:00:00 AM | 1 | 21 | 3.9 | 19 | MURO | 3.767 | 3 | 18.571
B-19322 VIALE 26 | 203.2 | 3000 PSI | MUROS T2 PISO 6 EJES 12 AL 08 ENTRE AYJ M=32,29,09 | 2026-01-30 | 1/31/2026 12:00:00 AM | 1 | 21 | 3.7 | 17 | MURO | 3.767 | 3 | 17.619
B-19322 VIALE 26 | 203.2 | 3000 PSI | MUROS T2 PISO 6 EJES 12 AL 08 ENTRE AYJ M=32,29,09 | 2026-01-30 | 1/31/2026 12:00:00 AM | 1 | 21 | 3.7 | 18 | MURO | 3.767 | 3 | 17.619
B-19322 VIALE 26 | 165.1 | 3000 PSI | PLACA T2 PISO 6 EJE 01 AL 04 ENTRE AYJ | 2026-01-29 | 1/30/2026 12:00:00 AM | 1 | 21 | 3.7 | 18 | PLACA | 3.933 | 3 | 17.619
B-19322 VIALE 26 | 165.1 | 3000 PSI | PLACA T2 PISO 6 EJE 01 AL 04 ENTRE AYJ | 2026-01-29 | 1/30/2026 12:00:00 AM | 1 | 21 | 4.1 | 20 | PLACA | 3.933 | 3 | 19.524
B-19322 VIALE 26 | 165.1 | 3000 PSI | PLACA T2 PISO 6 EJE 01 AL 04 ENTRE AYJ | 2026-01-29 | 1/30/2026 12:00:00 AM | 1 | 21 | 4 | 19 | PLACA | 3.933 | 3 | 19.048
B-19322 VIALE 26 | 152.4 | 3000 PSI | PLCA T1 PISO 2 EJE 07 AL 09 ENTRE AYJ | 2026-01-29 | 1/30/2026 12:00:00 AM | 1 | 21 | 3.8 | 18 |  | 3.4 | 3 | 18.095
B-19322 VIALE 26 | 152.4 | 3000 PSI | PLCA T1 PISO 2 EJE 07 AL 09 ENTRE AYJ | 2026-01-29 | 1/30/2026 12:00:00 AM | 1 | 21 | 3.3 | 16 |  | 3.4 | 3 | 15.714
B-19322 VIALE 26 | 152.4 | 3000 PSI | PLCA T1 PISO 2 EJE 07 AL 09 ENTRE AYJ | 2026-01-29 | 1/30/2026 12:00:00 AM | 1 | 21 | 3.1 | 15 |  | 3.4 | 3 | 14.762
B-19322 VIALE 26 | 158.75 | 3000 PSI | PLACA TORRE 2 EJES DEL 10 AL 12 ENTRE AYD PISO 7 | 2026-02-02 | 2/3/2026 12:00:00 AM | 1 | 21 | 2.7 | 13 | PLACA | 2.667 | 3 | 12.857
B-19322 VIALE 26 | 158.75 | 3000 PSI | PLACA TORRE 2 EJES DEL 10 AL 12 ENTRE AYD PISO 7 | 2026-02-02 | 2/3/2026 12:00:00 AM | 1 | 21 | 3.1 | 14 | PLACA | 2.667 | 3 | 14.762
B-19322 VIALE 26 | 158.75 | 3000 PSI | PLACA TORRE 2 EJES DEL 10 AL 12 ENTRE AYD PISO 7 | 2026-02-02 | 2/3/2026 12:00:00 AM | 1 | 21 | 2.2 | 11 | PLACA | 2.667 | 3 | 10.476
B-19322 VIALE 26 | 165.1 | 3000 PSI | PLACA T1 ´PISO 2 EJES 03 AL 06 ENTRE AYG | 2026-02-02 | 2/3/2026 12:00:00 AM | 1 | 21 | 2.9 | 14 | PLACA | 2.767 | 3 | 13.81
B-19322 VIALE 26 | 165.1 | 3000 PSI | PLACA T1 ´PISO 2 EJES 03 AL 06 ENTRE AYG | 2026-02-02 | 2/3/2026 12:00:00 AM | 1 | 21 | 2.7 | 13 | PLACA | 2.767 | 3 | 12.857
B-19322 VIALE 26 | 165.1 | 3000 PSI | PLACA T1 ´PISO 2 EJES 03 AL 06 ENTRE AYG | 2026-02-02 | 2/3/2026 12:00:00 AM | 1 | 21 | 2.7 | 13 | PLACA | 2.767 | 3 | 12.857
B-19322 VIALE 26 | 228.6 | 3000 PSI | MUROS T2 PISO 6 EJE 07 Y 08 ENTRE AYJ M=32,29,09 | 2026-02-02 | 2/3/2026 12:00:00 AM | 1 | 21 | 0.8 | 4 | MURO | 1.333 | 3 | 3.81
B-19322 VIALE 26 | 228.6 | 3000 PSI | MUROS T2 PISO 6 EJE 07 Y 08 ENTRE AYJ M=32,29,09 | 2026-02-02 | 2/3/2026 12:00:00 AM | 1 | 21 | 1.6 | 7 | MURO | 1.333 | 3 | 7.619
B-19322 VIALE 26 | 228.6 | 3000 PSI | MUROS T2 PISO 6 EJE 07 Y 08 ENTRE AYJ M=32,29,09 | 2026-02-02 | 2/3/2026 12:00:00 AM | 1 | 21 | 1.6 | 8 | MURO | 1.333 | 3 | 7.619
B-19322 VIALE 26 | 152.4 | 3000 PSI | PLACA T2 PISO 7 EJE 08 AL 10 ENTRE AYJ | 2026-02-03 | 2/4/2026 12:00:00 AM | 1 | 21 | 2.2 | 10 | PLACA | 2.65 | 6 | 10.476
B-19322 VIALE 26 | 152.4 | 3000 PSI | PLACA T2 PISO 7 EJE 08 AL 10 ENTRE AYJ | 2026-02-03 | 2/4/2026 12:00:00 AM | 1 | 21 | 3.9 | 18 | PLACA | 2.65 | 6 | 18.571
B-19322 VIALE 26 | 152.4 | 3000 PSI | PLACA T2 PISO 7 EJE 08 AL 10 ENTRE AYJ | 2026-02-03 | 2/4/2026 12:00:00 AM | 1 | 21 | 2.2 | 10 | PLACA | 2.65 | 6 | 10.476
B-19322 VIALE 26 | 152.4 | 3000 PSI | PLACA T2 PISO 7 EJE 08 AL 10 ENTRE AYJ | 2026-02-03 | 2/4/2026 12:00:00 AM | 1 | 21 | 2.7 | 13 | PLACA | 2.65 | 6 | 12.857
B-19322 VIALE 26 | 152.4 | 3000 PSI | PLACA T2 PISO 7 EJE 08 AL 10 ENTRE AYJ | 2026-02-03 | 2/4/2026 12:00:00 AM | 1 | 21 | 2.6 | 12 | PLACA | 2.65 | 6 | 12.381
B-19322 VIALE 26 | 152.4 | 3000 PSI | PLACA T2 PISO 7 EJE 08 AL 10 ENTRE AYJ | 2026-02-03 | 2/4/2026 12:00:00 AM | 1 | 21 | 2.3 | 11 | PLACA | 2.65 | 6 | 10.952
B-19322 VIALE 26 | 228.6 | 3000 PSI | MUROS T2 PISO 6 ENTRE AYJ M=31,02,04 | 2026-02-03 | 2/4/2026 12:00:00 AM | 1 | 21 | 1.3 | 6 | MURO | 2.3 | 3 | 6.19
B-19322 VIALE 26 | 228.6 | 3000 PSI | MUROS T2 PISO 6 ENTRE AYJ M=31,02,04 | 2026-02-03 | 2/4/2026 12:00:00 AM | 1 | 21 | 2.8 | 13 | MURO | 2.3 | 3 | 13.333
B-19322 VIALE 26 | 228.6 | 3000 PSI | MUROS T2 PISO 6 ENTRE AYJ M=31,02,04 | 2026-02-03 | 2/4/2026 12:00:00 AM | 1 | 21 | 2.8 | 13 | MURO | 2.3 | 3 | 13.333
B-19322 VIALE 26 | 152.4 | 3000 PSI | PLACA T1 PISO 3 EJE 09 al 06 ENTRE GyJ | 2026-02-04 | 2/5/2026 12:00:00 AM | 1 | 21 | 5 | 24 | PLACA | 4.733 | 3 | 23.81
B-19322 VIALE 26 | 152.4 | 3000 PSI | PLACA T1 PISO 3 EJE 09 al 06 ENTRE GyJ | 2026-02-04 | 2/5/2026 12:00:00 AM | 1 | 21 | 4.6 | 22 | PLACA | 4.733 | 3 | 21.905
B-19322 VIALE 26 | 152.4 | 3000 PSI | PLACA T1 PISO 3 EJE 09 al 06 ENTRE GyJ | 2026-02-04 | 2/5/2026 12:00:00 AM | 1 | 21 | 4.6 | 22 | PLACA | 4.733 | 3 | 21.905
B-19322 VIALE 26 | 158.75 | 3.000 PSI | PLACA T2 PISO 7 EJES 06 AL 08 ENTRE AyJ | 2026-02-04 | 2/5/2026 12:00:00 AM | 1 | 21 | 4.9 | 23 | PLACA | 4.667 | 3 | 23.333
B-19322 VIALE 26 | 158.75 | 3.000 PSI | PLACA T2 PISO 7 EJES 06 AL 08 ENTRE AyJ | 2026-02-04 | 2/5/2026 12:00:00 AM | 1 | 21 | 4.5 | 21 | PLACA | 4.667 | 3 | 21.429
B-19322 VIALE 26 | 158.75 | 3.000 PSI | PLACA T2 PISO 7 EJES 06 AL 08 ENTRE AyJ | 2026-02-04 | 2/5/2026 12:00:00 AM | 1 | 21 | 4.6 | 22 | PLACA | 4.667 | 3 | 21.905
B-19322 VIALE 26 | 228.6 | 3000 PSI | MUROS T2 PISO 6 EJES 01 AL 02 ENTRE AyJ M=24,25,26,20,21,22,23 | 2026-02-04 | 2/5/2026 12:00:00 AM | 1 | 21 | 3.3 | 15 | MURO | 3.033 | 3 | 15.714
B-19322 VIALE 26 | 228.6 | 3000 PSI | MUROS T2 PISO 6 EJES 01 AL 02 ENTRE AyJ M=24,25,26,20,21,22,23 | 2026-02-04 | 2/5/2026 12:00:00 AM | 1 | 21 | 2.9 | 14 | MURO | 3.033 | 3 | 13.81
B-19322 VIALE 26 | 228.6 | 3000 PSI | MUROS T2 PISO 6 EJES 01 AL 02 ENTRE AyJ M=24,25,26,20,21,22,23 | 2026-02-04 | 2/5/2026 12:00:00 AM | 1 | 21 | 2.9 | 14 | MURO | 3.033 | 3 | 13.81
B-19322 VIALE 26 | 152.4 | 3000 PSI | PLACA T1 PISO 2 EJES 06 AL 09 ENTRE GYA | 2026-02-05 | 2/6/2026 12:00:00 AM | 1 | 21 | 3.1 | 15 | PLACA | 2.833 | 3 | 14.762
B-19322 VIALE 26 | 152.4 | 3000 PSI | PLACA T1 PISO 2 EJES 06 AL 09 ENTRE GYA | 2026-02-05 | 2/6/2026 12:00:00 AM | 1 | 21 | 2.6 | 12 | PLACA | 2.833 | 3 | 12.381
B-19322 VIALE 26 | 152.4 | 3000 PSI | PLACA T1 PISO 2 EJES 06 AL 09 ENTRE GYA | 2026-02-05 | 2/6/2026 12:00:00 AM | 1 | 21 | 2.8 | 13 | PLACA | 2.833 | 3 | 13.333
B-19322 VIALE 26 | 158.75 | 3000 PSI | PLACA PISO 7 EJE 04 AL 06 ENTRE AYJ | 2026-02-05 | 2/6/2026 12:00:00 AM | 1 | 21 | 5 | 24 | PLACA | 6.117 | 6 | 23.81
B-19322 VIALE 26 | 158.75 | 3000 PSI | PLACA PISO 7 EJE 04 AL 06 ENTRE AYJ | 2026-02-05 | 2/6/2026 12:00:00 AM | 1 | 21 | 5 | 24 | PLACA | 6.117 | 6 | 23.81
B-19322 VIALE 26 | 158.75 | 3000 PSI | PLACA PISO 7 EJE 04 AL 06 ENTRE AYJ | 2026-02-05 | 2/6/2026 12:00:00 AM | 1 | 21 | 5.1 | 24 | PLACA | 6.117 | 6 | 24.286
B-19322 VIALE 26 | 158.75 | 3000 PSI | PLACA PISO 7 EJE 04 AL 06 ENTRE AYJ | 2026-02-05 | 2/6/2026 12:00:00 AM | 1 | 21 | 7.3 | 35 | PLACA | 6.117 | 6 | 34.762
B-19322 VIALE 26 | 158.75 | 3000 PSI | PLACA PISO 7 EJE 04 AL 06 ENTRE AYJ | 2026-02-05 | 2/6/2026 12:00:00 AM | 1 | 21 | 7.1 | 34 | PLACA | 6.117 | 6 | 33.81
B-19322 VIALE 26 | 158.75 | 3000 PSI | PLACA PISO 7 EJE 04 AL 06 ENTRE AYJ | 2026-02-05 | 2/6/2026 12:00:00 AM | 1 | 21 | 7.2 | 34 | PLACA | 6.117 | 6 | 34.286
B-19322 VIALE 26 | 215.9 | 3000 PSI | MUROS PISO 7 EJE 13 ENTRE AYG M=32,09,29 | 2026-02-05 | 2/6/2026 12:00:00 AM | 1 | 21 | 3.5 | 17 | MURO | 4.5 | 6 | 16.667
B-19322 VIALE 26 | 215.9 | 3000 PSI | MUROS PISO 7 EJE 13 ENTRE AYG M=32,09,29 | 2026-02-05 | 2/6/2026 12:00:00 AM | 1 | 21 | 3.2 | 15 | MURO | 4.5 | 6 | 15.238
B-19322 VIALE 26 | 215.9 | 3000 PSI | MUROS PISO 7 EJE 13 ENTRE AYG M=32,09,29 | 2026-02-05 | 2/6/2026 12:00:00 AM | 1 | 21 | 3.2 | 15 | MURO | 4.5 | 6 | 15.238
B-19322 VIALE 26 | 215.9 | 3000 PSI | MUROS PISO 7 EJE 13 ENTRE AYG M=32,09,29 | 2026-02-05 | 2/6/2026 12:00:00 AM | 1 | 21 | 5.8 | 28 | MURO | 4.5 | 6 | 27.619
B-19322 VIALE 26 | 215.9 | 3000 PSI | MUROS PISO 7 EJE 13 ENTRE AYG M=32,09,29 | 2026-02-05 | 2/6/2026 12:00:00 AM | 1 | 21 | 5.6 | 26 | MURO | 4.5 | 6 | 26.667
B-19322 VIALE 26 | 215.9 | 3000 PSI | MUROS PISO 7 EJE 13 ENTRE AYG M=32,09,29 | 2026-02-05 | 2/6/2026 12:00:00 AM | 1 | 21 | 5.7 | 27 | MURO | 4.5 | 6 | 27.143
B-19322 VIALE 26 | 203.2 | 3.000 PSI | MUROS T2 PISO 7 EJES 14,15,12 RNTRE JyG M= 01,27,16,2,31,14 | 2026-02-06 | 2/7/2026 12:00:00 AM | 1 | 21 | 5.3 | 25 | MURO | 5.1 | 3 | 25.238
B-19322 VIALE 26 | 203.2 | 3.000 PSI | MUROS T2 PISO 7 EJES 14,15,12 RNTRE JyG M= 01,27,16,2,31,14 | 2026-02-06 | 2/7/2026 12:00:00 AM | 1 | 21 | 5.1 | 24 | MURO | 5.1 | 3 | 24.286
B-19322 VIALE 26 | 203.2 | 3.000 PSI | MUROS T2 PISO 7 EJES 14,15,12 RNTRE JyG M= 01,27,16,2,31,14 | 2026-02-06 | 2/7/2026 12:00:00 AM | 1 | 21 | 4.9 | 23 | MURO | 5.1 | 3 | 23.333
B-19322 VIALE 26 | 152.4 | 3.000 PSI | PLACA T1 PISO 2 EJES DEL 03 AL 06 ENTRE AyG | 2026-02-06 | 2/7/2026 12:00:00 AM | 1 | 21 | 4.4 | 21 | PLACA | 4.633 | 3 | 20.952
B-19322 VIALE 26 | 152.4 | 3.000 PSI | PLACA T1 PISO 2 EJES DEL 03 AL 06 ENTRE AyG | 2026-02-06 | 2/7/2026 12:00:00 AM | 1 | 21 | 4.6 | 22 | PLACA | 4.633 | 3 | 21.905
B-19322 VIALE 26 | 152.4 | 3.000 PSI | PLACA T1 PISO 2 EJES DEL 03 AL 06 ENTRE AyG | 2026-02-06 | 2/7/2026 12:00:00 AM | 1 | 21 | 4.9 | 23 | PLACA | 4.633 | 3 | 23.333
B-19322 VIALE 26 | 177.8 | 3.000 PSI | MUROS T2 PISO 7 EJE 01 AL 03 ENTRE AyJ | 2026-02-06 | 2/7/2026 12:00:00 AM | 1 | 21 | 2.3 | 11 | MURO | 2.133 | 3 | 10.952
B-19322 VIALE 26 | 177.8 | 3.000 PSI | MUROS T2 PISO 7 EJE 01 AL 03 ENTRE AyJ | 2026-02-06 | 2/7/2026 12:00:00 AM | 1 | 21 | 2 | 10 | MURO | 2.133 | 3 | 9.524
B-19322 VIALE 26 | 177.8 | 3.000 PSI | MUROS T2 PISO 7 EJE 01 AL 03 ENTRE AyJ | 2026-02-06 | 2/7/2026 12:00:00 AM | 1 | 21 | 2.1 | 10 | MURO | 2.133 | 3 | 10
B-19322 VIALE 26 | 196.85 | 3.000 PSI | MUROS T2 PISO 7 EJE 10 Y 09 ENTRE A yJ M=32,29,09 | 2026-02-09 | 2/10/2026 12:00:00 AM | 1 | 21 | 3.4 | 16 | MURO | 3.3 | 3 | 16.19
B-19322 VIALE 26 | 196.85 | 3.000 PSI | MUROS T2 PISO 7 EJE 10 Y 09 ENTRE A yJ M=32,29,09 | 2026-02-09 | 2/10/2026 12:00:00 AM | 1 | 21 | 3.2 | 15 | MURO | 3.3 | 3 | 15.238
B-19322 VIALE 26 | 196.85 | 3.000 PSI | MUROS T2 PISO 7 EJE 10 Y 09 ENTRE A yJ M=32,29,09 | 2026-02-09 | 2/10/2026 12:00:00 AM | 1 | 21 | 3.3 | 16 | MURO | 3.3 | 3 | 15.714
B-19322 VIALE 26 | 158.75 | 3000 PSI | PLACA T1 PISO 4 EJES 10 AL 12 ENTRE AYJ | 2026-02-11 | 2/12/2026 12:00:00 AM | 1 | 21 | 3.3 | 16 | PLACA | 3.4 | 3 | 15.714
B-19322 VIALE 26 | 158.75 | 3000 PSI | PLACA T1 PISO 4 EJES 10 AL 12 ENTRE AYJ | 2026-02-11 | 2/12/2026 12:00:00 AM | 1 | 21 | 3.2 | 15 | PLACA | 3.4 | 3 | 15.238
B-19322 VIALE 26 | 158.75 | 3000 PSI | PLACA T1 PISO 4 EJES 10 AL 12 ENTRE AYJ | 2026-02-11 | 2/12/2026 12:00:00 AM | 1 | 21 | 3.7 | 18 | PLACA | 3.4 | 3 | 17.619
B-19322 VIALE 26 | 152.4 | 3000 PSI | ESCALERA T2 TRAMO DEL 04 AL 05 | 2026-02-11 | 2/12/2026 12:00:00 AM | 1 | 21 | 4.5 | 21 |  | 4.367 | 3 | 21.429
B-19322 VIALE 26 | 152.4 | 3000 PSI | ESCALERA T2 TRAMO DEL 04 AL 05 | 2026-02-11 | 2/12/2026 12:00:00 AM | 1 | 21 | 4.3 | 20 |  | 4.367 | 3 | 20.476
B-19322 VIALE 26 | 152.4 | 3000 PSI | ESCALERA T2 TRAMO DEL 04 AL 05 | 2026-02-11 | 2/12/2026 12:00:00 AM | 1 | 21 | 4.3 | 20 |  | 4.367 | 3 | 20.476
B-19322 VIALE 26 | 165.1 | 3000 PSI | PLACA T2 PISO 8 EJES 07 AL 09 ENTRE AYJ | 2026-02-11 | 2/12/2026 12:00:00 AM | 1 | 21 | 3.2 | 15 | PLACA | 3.267 | 3 | 15.238
B-19322 VIALE 26 | 165.1 | 3000 PSI | PLACA T2 PISO 8 EJES 07 AL 09 ENTRE AYJ | 2026-02-11 | 2/12/2026 12:00:00 AM | 1 | 21 | 3.5 | 16 | PLACA | 3.267 | 3 | 16.667
B-19322 VIALE 26 | 165.1 | 3000 PSI | PLACA T2 PISO 8 EJES 07 AL 09 ENTRE AYJ | 2026-02-11 | 2/12/2026 12:00:00 AM | 1 | 21 | 3.1 | 15 | PLACA | 3.267 | 3 | 14.762
B-19322 VIALE 26 | 215.9 | 3000 PSI | MUROS T2 P7 EJE 04 AL 06 ENTRE AYJ M=32,29,09 | 2026-02-11 | 2/12/2026 12:00:00 AM | 1 | 21 | 2.5 | 12 | MURO | 2.533 | 3 | 11.905
B-19322 VIALE 26 | 215.9 | 3000 PSI | MUROS T2 P7 EJE 04 AL 06 ENTRE AYJ M=32,29,09 | 2026-02-11 | 2/12/2026 12:00:00 AM | 1 | 21 | 2.6 | 12 | MURO | 2.533 | 3 | 12.381
B-19322 VIALE 26 | 215.9 | 3000 PSI | MUROS T2 P7 EJE 04 AL 06 ENTRE AYJ M=32,29,09 | 2026-02-11 | 2/12/2026 12:00:00 AM | 1 | 21 | 2.5 | 12 | MURO | 2.533 | 3 | 11.905
B-19322 VIALE 26 | 152.4 | 3000 PSI | PLACA T2 P8 EJE 10 AL 12 ENTREA AYJ | 2026-02-10 | 2/11/2026 12:00:00 AM | 1 | 21 | 3.9 | 18 | PLACA | 3.867 | 3 | 18.571
B-19322 VIALE 26 | 152.4 | 3000 PSI | PLACA T2 P8 EJE 10 AL 12 ENTREA AYJ | 2026-02-10 | 2/11/2026 12:00:00 AM | 1 | 21 | 3.8 | 18 | PLACA | 3.867 | 3 | 18.095
B-19322 VIALE 26 | 152.4 | 3000 PSI | PLACA T2 P8 EJE 10 AL 12 ENTREA AYJ | 2026-02-10 | 2/11/2026 12:00:00 AM | 1 | 21 | 3.9 | 19 | PLACA | 3.867 | 3 | 18.571
B-19322 VIALE 26 | 177.8 | 3000 PSI | PLACA T1 PISO 4 EJE 15 AL 12 ENTREA AYJ | 2026-02-10 | 2/11/2026 12:00:00 AM | 1 | 21 | 2.8 | 13 | PLACA | 2.767 | 3 | 13.333
B-19322 VIALE 26 | 177.8 | 3000 PSI | PLACA T1 PISO 4 EJE 15 AL 12 ENTREA AYJ | 2026-02-10 | 2/11/2026 12:00:00 AM | 1 | 21 | 2.7 | 13 | PLACA | 2.767 | 3 | 12.857
B-19322 VIALE 26 | 177.8 | 3000 PSI | PLACA T1 PISO 4 EJE 15 AL 12 ENTREA AYJ | 2026-02-10 | 2/11/2026 12:00:00 AM | 1 | 21 | 2.8 | 13 | PLACA | 2.767 | 3 | 13.333
B-19322 VIALE 26 | 203.2 | 3000 PSI | MUROS T2 P7 EJE 06 Y 07 ENTRE AYJ M=32,29,09 | 2026-02-10 | 2/11/2026 12:00:00 AM | 1 | 21 | 3.3 | 16 | MURO | 5.067 | 9 | 15.714
B-19322 VIALE 26 | 203.2 | 3000 PSI | MUROS T2 P7 EJE 06 Y 07 ENTRE AYJ M=32,29,09 | 2026-02-10 | 2/11/2026 12:00:00 AM | 1 | 21 | 2.7 | 13 | MURO | 5.067 | 9 | 12.857
B-19322 VIALE 26 | 203.2 | 3000 PSI | MUROS T2 P7 EJE 06 Y 07 ENTRE AYJ M=32,29,09 | 2026-02-10 | 2/11/2026 12:00:00 AM | 1 | 21 | 2.6 | 12 | MURO | 5.067 | 9 | 12.381
B-19322 VIALE 26 | 203.2 | 3000 PSI | MUROS T2 P7 EJE 06 Y 07 ENTRE AYJ M=32,29,09 | 2026-02-10 | 2/11/2026 12:00:00 AM | 1 | 21 | 2.9 | 14 | MURO | 5.067 | 9 | 13.81
B-19322 VIALE 26 | 203.2 | 3000 PSI | MUROS T2 P7 EJE 06 Y 07 ENTRE AYJ M=32,29,09 | 2026-02-10 | 2/11/2026 12:00:00 AM | 1 | 21 | 9.2 | 44 | MURO | 5.067 | 9 | 43.81
B-19322 VIALE 26 | 203.2 | 3000 PSI | MUROS T2 P7 EJE 06 Y 07 ENTRE AYJ M=32,29,09 | 2026-02-10 | 2/11/2026 12:00:00 AM | 1 | 21 | 9.6 | 46 | MURO | 5.067 | 9 | 45.714
B-19322 VIALE 26 | 203.2 | 3000 PSI | MUROS T2 P7 EJE 06 Y 07 ENTRE AYJ M=32,29,09 | 2026-02-10 | 2/11/2026 12:00:00 AM | 1 | 21 | 9.5 | 45 | MURO | 5.067 | 9 | 45.238
B-19322 VIALE 26 | 203.2 | 3000 PSI | MUROS T2 P7 EJE 06 Y 07 ENTRE AYJ M=32,29,09 | 2026-02-10 | 2/11/2026 12:00:00 AM | 1 | 21 | 2.7 | 13 | MURO | 5.067 | 9 | 12.857
B-19322 VIALE 26 | 203.2 | 3000 PSI | MUROS T2 P7 EJE 06 Y 07 ENTRE AYJ M=32,29,09 | 2026-02-10 | 2/11/2026 12:00:00 AM | 1 | 21 | 3.1 | 15 | MURO | 5.067 | 9 | 14.762
B-19322 VIALE 26 | 152.4 | 3000 PSI | PLACA TORRE 2 PISO 8 EJES 07 AL 10 ENTRE AYJ | 2026-02-12 | 2/13/2026 12:00:00 AM | 1 | 21 | 4 | 19 | PLACA | 4.067 | 3 | 19.048
B-19322 VIALE 26 | 152.4 | 3000 PSI | PLACA TORRE 2 PISO 8 EJES 07 AL 10 ENTRE AYJ | 2026-02-12 | 2/13/2026 12:00:00 AM | 1 | 21 | 4.1 | 20 | PLACA | 4.067 | 3 | 19.524
B-19322 VIALE 26 | 152.4 | 3000 PSI | PLACA TORRE 2 PISO 8 EJES 07 AL 10 ENTRE AYJ | 2026-02-12 | 2/13/2026 12:00:00 AM | 1 | 21 | 4.1 | 20 | PLACA | 4.067 | 3 | 19.524
B-19322 VIALE 26 | 215.9 | 3000 PSI | MUROS T2 P7 EJES 03 AL 04 ENTRE AYJ M=16,27,01 | 2026-02-12 | 2/13/2026 12:00:00 AM | 1 | 21 | 2.1 | 10 | MURO | 2.1 | 3 | 10
B-19322 VIALE 26 | 215.9 | 3000 PSI | MUROS T2 P7 EJES 03 AL 04 ENTRE AYJ M=16,27,01 | 2026-02-12 | 2/13/2026 12:00:00 AM | 1 | 21 | 2 | 10 | MURO | 2.1 | 3 | 9.524
B-19322 VIALE 26 | 215.9 | 3000 PSI | MUROS T2 P7 EJES 03 AL 04 ENTRE AYJ M=16,27,01 | 2026-02-12 | 2/13/2026 12:00:00 AM | 1 | 21 | 2.2 | 10 | MURO | 2.1 | 3 | 10.476
B-19322 VIALE 26 | 139.7 | 3000 PSI | PLACA T1 P4 EJES 08 AL 10 ENTRE AYJ | 2026-02-12 | 2/13/2026 12:00:00 AM | 1 | 21 | 4.2 | 20 | PLACA | 3.657 | 7 | 20
B-19322 VIALE 26 | 139.7 | 3000 PSI | PLACA T1 P4 EJES 08 AL 10 ENTRE AYJ | 2026-02-12 | 2/13/2026 12:00:00 AM | 1 | 21 | 4.1 | 19 | PLACA | 3.657 | 7 | 19.524
B-19322 VIALE 26 | 139.7 | 3000 PSI | PLACA T1 P4 EJES 08 AL 10 ENTRE AYJ | 2026-02-12 | 2/13/2026 12:00:00 AM | 1 | 21 | 4.5 | 21 | PLACA | 3.657 | 7 | 21.429
B-19322 VIALE 26 | 139.7 | 3000 PSI | PLACA T1 P4 EJES 08 AL 10 ENTRE AYJ | 2026-02-12 | 2/13/2026 12:00:00 AM | 1 | 21 | 3.8 | 18 | PLACA | 3.657 | 7 | 18.095
B-19322 VIALE 26 | 139.7 | 3000 PSI | PLACA T1 P4 EJES 08 AL 10 ENTRE AYJ | 2026-02-12 | 2/13/2026 12:00:00 AM | 1 | 21 | 3.1 | 14 | PLACA | 3.657 | 7 | 14.762
B-19322 VIALE 26 | 139.7 | 3000 PSI | PLACA T1 P4 EJES 08 AL 10 ENTRE AYJ | 2026-02-12 | 2/13/2026 12:00:00 AM | 1 | 21 | 3 | 14 | PLACA | 3.657 | 7 | 14.286
B-19322 VIALE 26 | 139.7 | 3000 PSI | PLACA T1 P4 EJES 08 AL 10 ENTRE AYJ | 2026-02-12 | 2/13/2026 12:00:00 AM | 1 | 21 | 2.9 | 14 | PLACA | 3.657 | 7 | 13.81
B-19322 VIALE 26 | 152.4 | 3000 PSI | PLACA T2 PISO 8 EJES 05 AL 07 ENTRE AyJ | 2026-02-13 | 2/14/2026 12:00:00 AM | 1 | 21 | 2.8 | 14 | PLACA | 2.7 | 3 | 13.333
B-19322 VIALE 26 | 152.4 | 3000 PSI | PLACA T2 PISO 8 EJES 05 AL 07 ENTRE AyJ | 2026-02-13 | 2/14/2026 12:00:00 AM | 1 | 21 | 2.8 | 13 | PLACA | 2.7 | 3 | 13.333
B-19322 VIALE 26 | 152.4 | 3000 PSI | PLACA T2 PISO 8 EJES 05 AL 07 ENTRE AyJ | 2026-02-13 | 2/14/2026 12:00:00 AM | 1 | 21 | 2.5 | 12 | PLACA | 2.7 | 3 | 11.905
B-19322 VIALE 26 | 203.2 | 4000 PSI | MUROS T1 P4 EJES 15 Y 12 ENTRE aYJ M=32,03,04,30,25,13 | 2026-02-13 | 2/14/2026 12:00:00 AM | 1 | 21 | 2.2 | 10 | MURO | 2.267 | 3 | 10.476
B-19322 VIALE 26 | 203.2 | 4000 PSI | MUROS T1 P4 EJES 15 Y 12 ENTRE aYJ M=32,03,04,30,25,13 | 2026-02-13 | 2/14/2026 12:00:00 AM | 1 | 21 | 2.3 | 11 | MURO | 2.267 | 3 | 10.952
B-19322 VIALE 26 | 203.2 | 4000 PSI | MUROS T1 P4 EJES 15 Y 12 ENTRE aYJ M=32,03,04,30,25,13 | 2026-02-13 | 2/14/2026 12:00:00 AM | 1 | 21 | 2.3 | 11 | MURO | 2.267 | 3 | 10.952
B-19322 VIALE 26 | 203.2 | 3000 PSI | MUROS T2 P7 EJES 01 AL 02 ENTRE AyD M=24,25,22,23,26 | 2026-02-13 | 2/14/2026 12:00:00 AM | 1 | 21 | 1.5 | 7 | MURO | 2.333 | 3 | 7.143
B-19322 VIALE 26 | 203.2 | 3000 PSI | MUROS T2 P7 EJES 01 AL 02 ENTRE AyD M=24,25,22,23,26 | 2026-02-13 | 2/14/2026 12:00:00 AM | 1 | 21 | 2.8 | 13 | MURO | 2.333 | 3 | 13.333
B-19322 VIALE 26 | 203.2 | 3000 PSI | MUROS T2 P7 EJES 01 AL 02 ENTRE AyD M=24,25,22,23,26 | 2026-02-13 | 2/14/2026 12:00:00 AM | 1 | 21 | 2.7 | 13 | MURO | 2.333 | 3 | 12.857
B-19322 VIALE 26 | 152.4 | 3000 PSI | PLACA T1 PISO 4 EJES 06 AL 08 ENTRE AyJ | 2026-02-13 | 2/14/2026 12:00:00 AM | 1 | 21 | 2.5 | 12 | PLACA | 2.333 | 3 | 11.905
B-19322 VIALE 26 | 152.4 | 3000 PSI | PLACA T1 PISO 4 EJES 06 AL 08 ENTRE AyJ | 2026-02-13 | 2/14/2026 12:00:00 AM | 1 | 21 | 2.2 | 10 | PLACA | 2.333 | 3 | 10.476
B-19322 VIALE 26 | 152.4 | 3000 PSI | PLACA T1 PISO 4 EJES 06 AL 08 ENTRE AyJ | 2026-02-13 | 2/14/2026 12:00:00 AM | 1 | 21 | 2.3 | 11 | PLACA | 2.333 | 3 | 10.952
B-19322 VIALE 26 | 152.4 | 3000 PSI | PLACA T1 P4 EJES 01Y04 ENTRE AyJ | 2026-02-16 | 2/17/2026 12:00:00 AM | 1 | 21 | 2.9 | 14 | PLACA | 2.833 | 3 | 13.81
B-19322 VIALE 26 | 152.4 | 3000 PSI | PLACA T1 P4 EJES 01Y04 ENTRE AyJ | 2026-02-16 | 2/17/2026 12:00:00 AM | 1 | 21 | 2.8 | 13 | PLACA | 2.833 | 3 | 13.333
B-19322 VIALE 26 | 152.4 | 3000 PSI | PLACA T1 P4 EJES 01Y04 ENTRE AyJ | 2026-02-16 | 2/17/2026 12:00:00 AM | 1 | 21 | 2.8 | 13 | PLACA | 2.833 | 3 | 13.333
B-19322 VIALE 26 | 203.2 | 3000 PSI | MUROS T2 P8 EJE 11 AL 15 ENTRE JyF M=14,31,02,17,18,28 | 2026-02-16 | 2/17/2026 12:00:00 AM | 1 | 21 | 2.3 | 11 | MURO | 2.233 | 3 | 10.952
B-19322 VIALE 26 | 203.2 | 3000 PSI | MUROS T2 P8 EJE 11 AL 15 ENTRE JyF M=14,31,02,17,18,28 | 2026-02-16 | 2/17/2026 12:00:00 AM | 1 | 21 | 2.2 | 10 | MURO | 2.233 | 3 | 10.476
B-19322 VIALE 26 | 203.2 | 3000 PSI | MUROS T2 P8 EJE 11 AL 15 ENTRE JyF M=14,31,02,17,18,28 | 2026-02-16 | 2/17/2026 12:00:00 AM | 1 | 21 | 2.2 | 10 | MURO | 2.233 | 3 | 10.476
B-19322 VIALE 26 | 152.4 | 3000 PSI | PLACA T2 P8 EJE 01AL08 ENTRE AyJ | 2026-02-17 | 2/18/2026 12:00:00 AM | 1 | 21 | 3 | 14 | PLACA | 2.767 | 3 | 14.286
B-19322 VIALE 26 | 152.4 | 3000 PSI | PLACA T2 P8 EJE 01AL08 ENTRE AyJ | 2026-02-17 | 2/18/2026 12:00:00 AM | 1 | 21 | 2.5 | 12 | PLACA | 2.767 | 3 | 11.905
B-19322 VIALE 26 | 152.4 | 3000 PSI | PLACA T2 P8 EJE 01AL08 ENTRE AyJ | 2026-02-17 | 2/18/2026 12:00:00 AM | 1 | 21 | 2.8 | 13 | PLACA | 2.767 | 3 | 13.333
B-19322 VIALE 26 | 165.1 | 3000 PSI | PLACA T1 PS EJE 15AL12 ENTRE AyJ | 2026-02-17 | 2/18/2026 12:00:00 AM | 1 | 21 | 2.5 | 12 | PLACA | 2.6 | 3 | 11.905
B-19322 VIALE 26 | 165.1 | 3000 PSI | PLACA T1 PS EJE 15AL12 ENTRE AyJ | 2026-02-17 | 2/18/2026 12:00:00 AM | 1 | 21 | 2.7 | 13 | PLACA | 2.6 | 3 | 12.857
B-19322 VIALE 26 | 165.1 | 3000 PSI | PLACA T1 PS EJE 15AL12 ENTRE AyJ | 2026-02-17 | 2/18/2026 12:00:00 AM | 1 | 21 | 2.6 | 12 | PLACA | 2.6 | 3 | 12.381
B-19322 VIALE 26 | 215.9 | 3000 PSI | MUROS T2 P8 EJE 11AL15 ENTRE AyD M= 35,36,37,38,39,40 | 2026-02-17 | 2/18/2026 12:00:00 AM | 1 | 21 | 1.3 | 6 | MURO | 1.3 | 3 | 6.19
B-19322 VIALE 26 | 215.9 | 3000 PSI | MUROS T2 P8 EJE 11AL15 ENTRE AyD M= 35,36,37,38,39,40 | 2026-02-17 | 2/18/2026 12:00:00 AM | 1 | 21 | 1.4 | 6 | MURO | 1.3 | 3 | 6.667
B-19322 VIALE 26 | 215.9 | 3000 PSI | MUROS T2 P8 EJE 11AL15 ENTRE AyD M= 35,36,37,38,39,40 | 2026-02-17 | 2/18/2026 12:00:00 AM | 1 | 21 | 1.2 | 6 | MURO | 1.3 | 3 | 5.714
B-19322 VIALE 26 | 165.1 | 3000 PSI | PLACA T1 P5 EJES 10Y12 ENTRE AyJ | 2026-02-18 | 2/19/2026 12:00:00 AM | 1 | 21 | 2.7 | 13 | PLACA | 2.633 | 3 | 12.857
B-19322 VIALE 26 | 165.1 | 3000 PSI | PLACA T1 P5 EJES 10Y12 ENTRE AyJ | 2026-02-18 | 2/19/2026 12:00:00 AM | 1 | 21 | 2.6 | 12 | PLACA | 2.633 | 3 | 12.381
B-19322 VIALE 26 | 165.1 | 3000 PSI | PLACA T1 P5 EJES 10Y12 ENTRE AyJ | 2026-02-18 | 2/19/2026 12:00:00 AM | 1 | 21 | 2.6 | 12 | PLACA | 2.633 | 3 | 12.381
B-19322 VIALE 26 | 203.2 | 3000 PSI | MUROS 12P8 EJES 08,09,10 ENTRE AyJ M=29,09,32,31,02,14 | 2026-02-18 | 2/19/2026 12:00:00 AM | 1 | 21 | 3.4 | 16 | MURO | 3.367 | 3 | 16.19
B-19322 VIALE 26 | 203.2 | 3000 PSI | MUROS 12P8 EJES 08,09,10 ENTRE AyJ M=29,09,32,31,02,14 | 2026-02-18 | 2/19/2026 12:00:00 AM | 1 | 21 | 3.5 | 16 | MURO | 3.367 | 3 | 16.667
B-19322 VIALE 26 | 203.2 | 3000 PSI | MUROS 12P8 EJES 08,09,10 ENTRE AyJ M=29,09,32,31,02,14 | 2026-02-18 | 2/19/2026 12:00:00 AM | 1 | 21 | 3.2 | 15 | MURO | 3.367 | 3 | 15.238
B-19322 VIALE 26 | 158.75 | 3000 PSI | PLACA T2 P9 EJES 15AL12 ENTRE AYJ | 2026-02-18 | 2/19/2026 12:00:00 AM | 1 | 21 | 3.2 | 15 | PLACA | 3.067 | 3 | 15.238
B-19322 VIALE 26 | 158.75 | 3000 PSI | PLACA T2 P9 EJES 15AL12 ENTRE AYJ | 2026-02-18 | 2/19/2026 12:00:00 AM | 1 | 21 | 3.1 | 15 | PLACA | 3.067 | 3 | 14.762
B-19322 VIALE 26 | 158.75 | 3000 PSI | PLACA T2 P9 EJES 15AL12 ENTRE AYJ | 2026-02-18 | 2/19/2026 12:00:00 AM | 1 | 21 | 2.9 | 14 | PLACA | 3.067 | 3 | 13.81
B-19322 VIALE 26 | 177.8 | 3000 PSI | PLACA T1 P5 EJE 8 AL 10 | 2026-02-19 | 2/20/2026 12:00:00 AM | 1 | 21 | 2.6 | 12 | PLACA | 2.6 | 3 | 12.381
B-19322 VIALE 26 | 177.8 | 3000 PSI | PLACA T1 P5 EJE 8 AL 10 | 2026-02-19 | 2/20/2026 12:00:00 AM | 1 | 21 | 2.6 | 12 | PLACA | 2.6 | 3 | 12.381
B-19322 VIALE 26 | 177.8 | 3000 PSI | PLACA T1 P5 EJE 8 AL 10 | 2026-02-19 | 2/20/2026 12:00:00 AM | 1 | 21 | 2.6 | 12 | PLACA | 2.6 | 3 | 12.381
B-19322 VIALE 26 | 165.1 | 3000 PSI | PLACA T2 P9 EJES 10Y12 ENTRE AyJ | 2026-02-19 | 2/20/2026 12:00:00 AM | 1 | 21 | 3.2 | 15 | PLACA | 3.067 | 3 | 15.238
B-19322 VIALE 26 | 165.1 | 3000 PSI | PLACA T2 P9 EJES 10Y12 ENTRE AyJ | 2026-02-19 | 2/20/2026 12:00:00 AM | 1 | 21 | 3 | 14 | PLACA | 3.067 | 3 | 14.286
B-19322 VIALE 26 | 165.1 | 3000 PSI | PLACA T2 P9 EJES 10Y12 ENTRE AyJ | 2026-02-19 | 2/20/2026 12:00:00 AM | 1 | 21 | 3 | 14 | PLACA | 3.067 | 3 | 14.286
B-19322 VIALE 26 | 228.6 | 3000 PSI | MUROS T2 P8 EJES 7,6,5 ENTRE AyJ M=9,29,32 | 2026-02-19 | 2/20/2026 12:00:00 AM | 1 | 21 | 2.2 | 11 | MURO | 2.367 | 3 | 10.476
B-19322 VIALE 26 | 228.6 | 3000 PSI | MUROS T2 P8 EJES 7,6,5 ENTRE AyJ M=9,29,32 | 2026-02-19 | 2/20/2026 12:00:00 AM | 1 | 21 | 2.4 | 11 | MURO | 2.367 | 3 | 11.429
B-19322 VIALE 26 | 228.6 | 3000 PSI | MUROS T2 P8 EJES 7,6,5 ENTRE AyJ M=9,29,32 | 2026-02-19 | 2/20/2026 12:00:00 AM | 1 | 21 | 2.5 | 12 | MURO | 2.367 | 3 | 11.905
B-19322 VIALE 26 | 152.4 | 3000 PSI | PLACA T1 P5 EJES 6-8 ENTRE AyJ | 2026-02-20 | 2/21/2026 12:00:00 AM | 1 | 21 | 2.9 | 14 | PLACA | 2.733 | 3 | 13.81
B-19322 VIALE 26 | 152.4 | 3000 PSI | PLACA T1 P5 EJES 6-8 ENTRE AyJ | 2026-02-20 | 2/21/2026 12:00:00 AM | 1 | 21 | 2.5 | 12 | PLACA | 2.733 | 3 | 11.905
B-19322 VIALE 26 | 152.4 | 3000 PSI | PLACA T1 P5 EJES 6-8 ENTRE AyJ | 2026-02-20 | 2/21/2026 12:00:00 AM | 1 | 21 | 2.8 | 13 | PLACA | 2.733 | 3 | 13.333
B-19322 VIALE 26 | 158.75 | 3000 PSI | PLACA T2 P9 EJES 8 AL 10 ENTRE AyJ | 2026-02-20 | 2/21/2026 12:00:00 AM | 1 | 21 | 3.3 | 16 | PLACA | 3.333 | 3 | 15.714
B-19322 VIALE 26 | 158.75 | 3000 PSI | PLACA T2 P9 EJES 8 AL 10 ENTRE AyJ | 2026-02-20 | 2/21/2026 12:00:00 AM | 1 | 21 | 3.4 | 16 | PLACA | 3.333 | 3 | 16.19
B-19322 VIALE 26 | 158.75 | 3000 PSI | PLACA T2 P9 EJES 8 AL 10 ENTRE AyJ | 2026-02-20 | 2/21/2026 12:00:00 AM | 1 | 21 | 3.3 | 16 | PLACA | 3.333 | 3 | 15.714
B-19322 VIALE 26 | 228.6 | 3000 PSI | MUROS T2 P8 EJE 3Y4 ENTRE AyJ M=02,14,31 | 2026-02-20 | 2/21/2026 12:00:00 AM | 1 | 21 | 1.9 | 9 | MURO | 1.9 | 3 | 9.048
B-19322 VIALE 26 | 228.6 | 3000 PSI | MUROS T2 P8 EJE 3Y4 ENTRE AyJ M=02,14,31 | 2026-02-20 | 2/21/2026 12:00:00 AM | 1 | 21 | 1.7 | 8 | MURO | 1.9 | 3 | 8.095
B-19322 VIALE 26 | 228.6 | 3000 PSI | MUROS T2 P8 EJE 3Y4 ENTRE AyJ M=02,14,31 | 2026-02-20 | 2/21/2026 12:00:00 AM | 1 | 21 | 2.1 | 10 | MURO | 1.9 | 3 | 10
B-19322 VIALE 26 | 177.8 | 3000 PSI | PLACA T2 PISO 9 EJES 06 AL 08 ENTRE AyJ | 2026-02-23 | 2/24/2026 12:00:00 AM | 1 | 21 | 5.7 | 27 | PLACA | 5.5 | 3 | 27.143
B-19322 VIALE 26 | 177.8 | 3000 PSI | PLACA T2 PISO 9 EJES 06 AL 08 ENTRE AyJ | 2026-02-23 | 2/24/2026 12:00:00 AM | 1 | 21 | 5.9 | 28 | PLACA | 5.5 | 3 | 28.095
B-19322 VIALE 26 | 177.8 | 3000 PSI | PLACA T2 PISO 9 EJES 06 AL 08 ENTRE AyJ | 2026-02-23 | 2/24/2026 12:00:00 AM | 1 | 21 | 4.9 | 23 | PLACA | 5.5 | 3 | 23.333
B-19322 VIALE 26 | 228.6 | 3000 PSI | MUROS T2 P8 EJES 1 AL 3 ENTRE AyJ M=32,9A 29A,19,22,23,24 | 2026-02-23 | 2/24/2026 12:00:00 AM | 1 | 21 | 1.5 | 7 | MURO | 1.667 | 3 | 7.143
B-19322 VIALE 26 | 228.6 | 3000 PSI | MUROS T2 P8 EJES 1 AL 3 ENTRE AyJ M=32,9A 29A,19,22,23,24 | 2026-02-23 | 2/24/2026 12:00:00 AM | 1 | 21 | 1.7 | 8 | MURO | 1.667 | 3 | 8.095
B-19322 VIALE 26 | 228.6 | 3000 PSI | MUROS T2 P8 EJES 1 AL 3 ENTRE AyJ M=32,9A 29A,19,22,23,24 | 2026-02-23 | 2/24/2026 12:00:00 AM | 1 | 21 | 1.8 | 9 | MURO | 1.667 | 3 | 8.571
B-19322 VIALE 26 | 177.8 | 3000 psi | placa T1 P5 EJES01 AL 04 ENTRE AyJ | 2026-02-23 | 2/24/2026 12:00:00 AM | 1 | 21 | 2.2 | 11 | PLACA | 2.133 | 3 | 10.476
B-19322 VIALE 26 | 177.8 | 3000 psi | placa T1 P5 EJES01 AL 04 ENTRE AyJ | 2026-02-23 | 2/24/2026 12:00:00 AM | 1 | 21 | 2.2 | 10 | PLACA | 2.133 | 3 | 10.476
B-19322 VIALE 26 | 177.8 | 3000 psi | placa T1 P5 EJES01 AL 04 ENTRE AyJ | 2026-02-23 | 2/24/2026 12:00:00 AM | 1 | 21 | 2 | 9 | PLACA | 2.133 | 3 | 9.524
B-19322 VIALE 26 | 177.8 | 3000 PSI | PLACA T2 P9 EJES 4AL6 ENTRE AyJ | 2026-02-24 | 2/25/2026 12:00:00 AM | 1 | 21 | 2.2 | 11 | PLACA | 2.067 | 3 | 10.476
B-19322 VIALE 26 | 177.8 | 3000 PSI | PLACA T2 P9 EJES 4AL6 ENTRE AyJ | 2026-02-24 | 2/25/2026 12:00:00 AM | 1 | 21 | 2.1 | 10 | PLACA | 2.067 | 3 | 10
B-19322 VIALE 26 | 177.8 | 3000 PSI | PLACA T2 P9 EJES 4AL6 ENTRE AyJ | 2026-02-24 | 2/25/2026 12:00:00 AM | 1 | 21 | 1.9 | 9 | PLACA | 2.067 | 3 | 9.048
B-19322 VIALE 26 | 215.9 | 3000 PSI | MUROS T2 P9 EJE 11AL15 ENTRE JyE M=9,29,32 | 2026-02-24 | 2/25/2026 12:00:00 AM | 1 | 21 | 2.3 | 11 | MURO | 2.5 | 3 | 10.952
B-19322 VIALE 26 | 215.9 | 3000 PSI | MUROS T2 P9 EJE 11AL15 ENTRE JyE M=9,29,32 | 2026-02-24 | 2/25/2026 12:00:00 AM | 1 | 21 | 2.6 | 12 | MURO | 2.5 | 3 | 12.381
B-19322 VIALE 26 | 215.9 | 3000 PSI | MUROS T2 P9 EJE 11AL15 ENTRE JyE M=9,29,32 | 2026-02-24 | 2/25/2026 12:00:00 AM | 1 | 21 | 2.6 | 12 | MURO | 2.5 | 3 | 12.381
B-19322 VIALE 26 | 228.6 | 3000 PSI | PLACA T1 PISO 6 EJES 12 AL 15 ENTRE AyJ | 2026-02-25 | 2/26/2026 12:00:00 AM | 1 | 21 | 2.5 | 12 | PLACA | 2.433 | 3 | 11.905
B-19322 VIALE 26 | 228.6 | 3000 PSI | PLACA T1 PISO 6 EJES 12 AL 15 ENTRE AyJ | 2026-02-25 | 2/26/2026 12:00:00 AM | 1 | 21 | 2.6 | 12 | PLACA | 2.433 | 3 | 12.381
B-19322 VIALE 26 | 228.6 | 3000 PSI | PLACA T1 PISO 6 EJES 12 AL 15 ENTRE AyJ | 2026-02-25 | 2/26/2026 12:00:00 AM | 1 | 21 | 2.2 | 11 | PLACA | 2.433 | 3 | 10.476
B-19322 VIALE 26 | 152.4 | 300 PSI | MUROS T2 P9 EJES 12AL 15 ENTRE AyD | 2026-02-25 | 2/26/2026 12:00:00 AM | 1 | 21 | 2.7 | 13 | MURO | 2.5 | 3 | 12.857
B-19322 VIALE 26 | 152.4 | 300 PSI | MUROS T2 P9 EJES 12AL 15 ENTRE AyD | 2026-02-25 | 2/26/2026 12:00:00 AM | 1 | 21 | 2.5 | 12 | MURO | 2.5 | 3 | 11.905
B-19322 VIALE 26 | 152.4 | 300 PSI | MUROS T2 P9 EJES 12AL 15 ENTRE AyD | 2026-02-25 | 2/26/2026 12:00:00 AM | 1 | 21 | 2.3 | 11 | MURO | 2.5 | 3 | 10.952
B-19322 VIALE 26 | 203.2 | 3000 PSI | MUROS T2 P9 EJES 10-11 ENTRE AyJ M=2,44,31 | 2026-02-26 | 2/27/2026 12:00:00 AM | 1 | 21 | 1.5 | 7 | MURO | 1.533 | 3 | 7.143
B-19322 VIALE 26 | 203.2 | 3000 PSI | MUROS T2 P9 EJES 10-11 ENTRE AyJ M=2,44,31 | 2026-02-26 | 2/27/2026 12:00:00 AM | 1 | 21 | 1.5 | 7 | MURO | 1.533 | 3 | 7.143
B-19322 VIALE 26 | 203.2 | 3000 PSI | MUROS T2 P9 EJES 10-11 ENTRE AyJ M=2,44,31 | 2026-02-26 | 2/27/2026 12:00:00 AM | 1 | 21 | 1.6 | 7 | MURO | 1.533 | 3 | 7.619
B-19322 VIALE 26 | 165.1 | 3000 PSI | PLACA T1 P6 EJES 10-12 ENTRE AyJ | 2026-02-26 | 2/27/2026 12:00:00 AM | 1 | 21 | 2.4 | 11 | PLACA | 2.5 | 3 | 11.429
B-19322 VIALE 26 | 165.1 | 3000 PSI | PLACA T1 P6 EJES 10-12 ENTRE AyJ | 2026-02-26 | 2/27/2026 12:00:00 AM | 1 | 21 | 2.6 | 12 | PLACA | 2.5 | 3 | 12.381
B-19322 VIALE 26 | 165.1 | 3000 PSI | PLACA T1 P6 EJES 10-12 ENTRE AyJ | 2026-02-26 | 2/27/2026 12:00:00 AM | 1 | 21 | 2.5 | 12 | PLACA | 2.5 | 3 | 11.905
B-19322 VIALE 26 | 152.4 | 3000 PSI | PLACA T1 P6EJES 08 AL 10 ENTRE A-J | 2026-02-28 | 2/27/2026 12:00:00 AM | 1 | 21 | 1.5 | 7 | PLACA | 1.5 | 2 | 7.143
B-19322 VIALE 26 | 152.4 | 3000 PSI | PLACA T1 P6EJES 08 AL 10 ENTRE A-J | 2026-02-28 | 2/27/2026 12:00:00 AM | 1 | 21 | 1.5 | 7 | PLACA | 1.5 | 2 | 7.143
B-19322 VIALE 26 | 152.4 | 3000 PSI | PLACA T2 P9 EJE 1 AL 3 ENTRE AyJ | 2026-02-26 | 2/27/2026 12:00:00 AM | 1 | 21 | 2.4 | 12 | PLACA | 2.2 | 3 | 11.429
B-19322 VIALE 26 | 152.4 | 3000 PSI | PLACA T2 P9 EJE 1 AL 3 ENTRE AyJ | 2026-02-26 | 2/27/2026 12:00:00 AM | 1 | 21 | 2.1 | 10 | PLACA | 2.2 | 3 | 10
B-19322 VIALE 26 | 152.4 | 3000 PSI | PLACA T2 P9 EJE 1 AL 3 ENTRE AyJ | 2026-02-26 | 2/27/2026 12:00:00 AM | 1 | 21 | 2.1 | 10 | PLACA | 2.2 | 3 | 10
B-19322 VIALE 26 | 228.6 | 3000 PSI | MUROS T2 P9 EJES 06 AL 08 ENTRE Ayj M= 14,31,02 | 2026-02-27 | 2/28/2026 12:00:00 AM | 1 | 21 | 1.9 | 9 | MURO | 1.95 | 4 | 9.048
B-19322 VIALE 26 | 228.6 | 3000 PSI | MUROS T2 P9 EJES 06 AL 08 ENTRE Ayj M= 14,31,02 | 2026-02-27 | 2/28/2026 12:00:00 AM | 1 | 21 | 1.9 | 9 | MURO | 1.95 | 4 | 9.048
B-19322 VIALE 26 | 228.6 | 3000 PSI | MUROS T2 P9 EJES 06 AL 08 ENTRE Ayj M= 14,31,02 | 2026-02-27 | 2/28/2026 12:00:00 AM | 1 | 21 | 2 | 9 | MURO | 1.95 | 4 | 9.524
B-19322 VIALE 26 | 228.6 | 3000 PSI | MUROS T2 P9 EJES 06 AL 08 ENTRE Ayj M= 14,31,02 | 2026-02-27 | 2/28/2026 12:00:00 AM | 1 | 21 | 2 | 9 | MURO | 1.95 | 4 | 9.524
B-19322 VIALE 26 | 177.8 | 3000 PSI | PLACA T1 P6 EJES 4-6 ENTRE AyJ | 2026-03-02 | 3/3/2026 12:00:00 AM | 1 | 21 | 3.7 | 17 | PLACA | 3.7 | 3 | 17.619
B-19322 VIALE 26 | 177.8 | 3000 PSI | PLACA T1 P6 EJES 4-6 ENTRE AyJ | 2026-03-02 | 3/3/2026 12:00:00 AM | 1 | 21 | 3.9 | 19 | PLACA | 3.7 | 3 | 18.571
B-19322 VIALE 26 | 177.8 | 3000 PSI | PLACA T1 P6 EJES 4-6 ENTRE AyJ | 2026-03-02 | 3/3/2026 12:00:00 AM | 1 | 21 | 3.5 | 17 | PLACA | 3.7 | 3 | 16.667
B-19322 VIALE 26 | 203.2 | 3000 PSI | MUROS T1 P6 EJES 12-15 ENTRE JyG M=31,32,30,3,23,14,8 | 2026-03-02 | 3/3/2026 12:00:00 AM | 1 | 21 | 2.1 | 10 | MURO | 2.233 | 3 | 10
B-19322 VIALE 26 | 203.2 | 3000 PSI | MUROS T1 P6 EJES 12-15 ENTRE JyG M=31,32,30,3,23,14,8 | 2026-03-02 | 3/3/2026 12:00:00 AM | 1 | 21 | 2.3 | 11 | MURO | 2.233 | 3 | 10.952
B-19322 VIALE 26 | 203.2 | 3000 PSI | MUROS T1 P6 EJES 12-15 ENTRE JyG M=31,32,30,3,23,14,8 | 2026-03-02 | 3/3/2026 12:00:00 AM | 1 | 21 | 2.3 | 11 | MURO | 2.233 | 3 | 10.952
B-19322 VIALE 26 | 177.8 | 3000 PSI | PLACA T1 PISO 6 EJES 1 al4 ENTRE AyJ | 2026-03-03 | 3/4/2026 12:00:00 AM | 1 | 21 | 3.2 | 15 | PLACA | 2.867 | 3 | 15.238
B-19322 VIALE 26 | 177.8 | 3000 PSI | PLACA T1 PISO 6 EJES 1 al4 ENTRE AyJ | 2026-03-03 | 3/4/2026 12:00:00 AM | 1 | 21 | 2.8 | 13 | PLACA | 2.867 | 3 | 13.333
B-19322 VIALE 26 | 177.8 | 3000 PSI | PLACA T1 PISO 6 EJES 1 al4 ENTRE AyJ | 2026-03-03 | 3/4/2026 12:00:00 AM | 1 | 21 | 2.6 | 12 | PLACA | 2.867 | 3 | 12.381
B-19322 VIALE 26 | 228.6 | 3000 PSI | MUROS T1 P6 EJE 10-11 ENTRE AYJ M=22,25,9,2 | 2026-03-03 | 3/4/2026 12:00:00 AM | 1 | 21 | 2.5 | 12 | MURO | 2.433 | 3 | 11.905
B-19322 VIALE 26 | 228.6 | 3000 PSI | MUROS T1 P6 EJE 10-11 ENTRE AYJ M=22,25,9,2 | 2026-03-03 | 3/4/2026 12:00:00 AM | 1 | 21 | 2.5 | 12 | MURO | 2.433 | 3 | 11.905
B-19322 VIALE 26 | 228.6 | 3000 PSI | MUROS T1 P6 EJE 10-11 ENTRE AYJ M=22,25,9,2 | 2026-03-03 | 3/4/2026 12:00:00 AM | 1 | 21 | 2.3 | 11 | MURO | 2.433 | 3 | 10.952
B-19322 VIALE 26 | 184.15 | 3000 PSI | PLACA T2 PISO 10 EJES 07 AL 09 ENTRE AyJ | 2026-03-03 | 3/4/2026 12:00:00 AM | 1 | 21 | 2.1 | 10 | PLACA | 1.9 | 3 | 10
B-19322 VIALE 26 | 184.15 | 3000 PSI | PLACA T2 PISO 10 EJES 07 AL 09 ENTRE AyJ | 2026-03-03 | 3/4/2026 12:00:00 AM | 1 | 21 | 1.8 | 8 | PLACA | 1.9 | 3 | 8.571
B-19322 VIALE 26 | 184.15 | 3000 PSI | PLACA T2 PISO 10 EJES 07 AL 09 ENTRE AyJ | 2026-03-03 | 3/4/2026 12:00:00 AM | 1 | 21 | 1.8 | 9 | PLACA | 1.9 | 3 | 8.571
B-19322 VIALE 26 | 209.55 | 3000 PSI | MUROS T2 P10 EJE 12 AL 15 J-F-M=29,9,32,17,18,28 EJE 3 J-F M=9a-29a-32 | 2026-03-03 | 3/4/2026 12:00:00 AM | 1 | 21 | 1.2 | 6 | MURO | 1.133 | 3 | 5.714
B-19322 VIALE 26 | 209.55 | 3000 PSI | MUROS T2 P10 EJE 12 AL 15 J-F-M=29,9,32,17,18,28 EJE 3 J-F M=9a-29a-32 | 2026-03-03 | 3/4/2026 12:00:00 AM | 1 | 21 | 1.1 | 5 | MURO | 1.133 | 3 | 5.238
B-19322 VIALE 26 | 209.55 | 3000 PSI | MUROS T2 P10 EJE 12 AL 15 J-F-M=29,9,32,17,18,28 EJE 3 J-F M=9a-29a-32 | 2026-03-03 | 3/4/2026 12:00:00 AM | 1 | 21 | 1.1 | 5 | MURO | 1.133 | 3 | 5.238
B-19322 VIALE 26 | 228.6 | 3000 PSI | MUROS T1 PISO 6 EJES 9Y8 ENTRE AyJ M=2,24,9,22 | 2026-03-04 | 3/5/2026 12:00:00 AM | 1 | 21 | 2.9 | 14 | MURO | 2.7 | 3 | 13.81
B-19322 VIALE 26 | 228.6 | 3000 PSI | MUROS T1 PISO 6 EJES 9Y8 ENTRE AyJ M=2,24,9,22 | 2026-03-04 | 3/5/2026 12:00:00 AM | 1 | 21 | 2.5 | 12 | MURO | 2.7 | 3 | 11.905
B-19322 VIALE 26 | 228.6 | 3000 PSI | MUROS T1 PISO 6 EJES 9Y8 ENTRE AyJ M=2,24,9,22 | 2026-03-04 | 3/5/2026 12:00:00 AM | 1 | 21 | 2.7 | 13 | MURO | 2.7 | 3 | 12.857
B-19322 VIALE 26 | 177.8 | 3000 PSI | PLACA T2 P10 EJES 5 AL 7 ENTRE A Y J | 2026-03-04 | 3/5/2026 12:00:00 AM | 1 | 21 | 3.2 | 15 | PLACA | 2.967 | 3 | 15.238
B-19322 VIALE 26 | 177.8 | 3000 PSI | PLACA T2 P10 EJES 5 AL 7 ENTRE A Y J | 2026-03-04 | 3/5/2026 12:00:00 AM | 1 | 21 | 2.9 | 14 | PLACA | 2.967 | 3 | 13.81
B-19322 VIALE 26 | 177.8 | 3000 PSI | PLACA T2 P10 EJES 5 AL 7 ENTRE A Y J | 2026-03-04 | 3/5/2026 12:00:00 AM | 1 | 21 | 2.8 | 14 | PLACA | 2.967 | 3 | 13.333
B-19322 VIALE 26 | 228.6 | 3000 PSI | MUROS T2 P10 EJES 12 AL 15 ENTRE A Y J M=34,35,36,38,39,40 | 2026-03-04 | 3/5/2026 12:00:00 AM | 1 | 21 | 2.6 | 12 | MURO | 2.8 | 3 | 12.381
B-19322 VIALE 26 | 228.6 | 3000 PSI | MUROS T2 P10 EJES 12 AL 15 ENTRE A Y J M=34,35,36,38,39,40 | 2026-03-04 | 3/5/2026 12:00:00 AM | 1 | 21 | 2.9 | 14 | MURO | 2.8 | 3 | 13.81
B-19322 VIALE 26 | 228.6 | 3000 PSI | MUROS T2 P10 EJES 12 AL 15 ENTRE A Y J M=34,35,36,38,39,40 | 2026-03-04 | 3/5/2026 12:00:00 AM | 1 | 21 | 2.9 | 14 | MURO | 2.8 | 3 | 13.81
B-19322 VIALE 26 | 158.75 | 3000 PSI | PLACA T1 P7 EJES 15 AL 12 ENTREA AYJ | 2026-03-05 | 3/6/2026 12:00:00 AM | 1 | 21 | 3.1 | 14 | PLACA | 2.933 | 3 | 14.762
B-19322 VIALE 26 | 158.75 | 3000 PSI | PLACA T1 P7 EJES 15 AL 12 ENTREA AYJ | 2026-03-05 | 3/6/2026 12:00:00 AM | 1 | 21 | 2.9 | 14 | PLACA | 2.933 | 3 | 13.81
B-19322 VIALE 26 | 158.75 | 3000 PSI | PLACA T1 P7 EJES 15 AL 12 ENTREA AYJ | 2026-03-05 | 3/6/2026 12:00:00 AM | 1 | 21 | 2.8 | 13 | PLACA | 2.933 | 3 | 13.333
B-19322 VIALE 26 | 241.3 | 3000 PSI | MUROS T1 P6 EJES 06 Y 07 ENTRE AYJ M=22,23,24,9,13,2,5 | 2026-03-05 | 3/6/2026 12:00:00 AM | 1 | 21 | 1.3 | 6 | MURO | 1.467 | 3 | 6.19
B-19322 VIALE 26 | 241.3 | 3000 PSI | MUROS T1 P6 EJES 06 Y 07 ENTRE AYJ M=22,23,24,9,13,2,5 | 2026-03-05 | 3/6/2026 12:00:00 AM | 1 | 21 | 1.5 | 7 | MURO | 1.467 | 3 | 7.143
B-19322 VIALE 26 | 241.3 | 3000 PSI | MUROS T1 P6 EJES 06 Y 07 ENTRE AYJ M=22,23,24,9,13,2,5 | 2026-03-05 | 3/6/2026 12:00:00 AM | 1 | 21 | 1.6 | 7 | MURO | 1.467 | 3 | 7.619
B-19322 VIALE 26 | 152.4 | 3000 PSI | PLACA T2 P10 EJES 5 AL 3 ENTRE A YJ | 2026-03-05 | 3/6/2026 12:00:00 AM | 1 | 21 | 2.8 | 13 | PLACA | 2.833 | 3 | 13.333
B-19322 VIALE 26 | 152.4 | 3000 PSI | PLACA T2 P10 EJES 5 AL 3 ENTRE A YJ | 2026-03-05 | 3/6/2026 12:00:00 AM | 1 | 21 | 2.7 | 13 | PLACA | 2.833 | 3 | 12.857
B-19322 VIALE 26 | 152.4 | 3000 PSI | PLACA T2 P10 EJES 5 AL 3 ENTRE A YJ | 2026-03-05 | 3/6/2026 12:00:00 AM | 1 | 21 | 3 | 14 | PLACA | 2.833 | 3 | 14.286
B-19322 VIALE 26 | 203.2 | 3000 PSI | MUROS T2 P10 EJES 10 Y 11 ENTRE A Y J M=29,932 | 2026-03-05 | 3/6/2026 12:00:00 AM | 1 | 21 | 3.2 | 15 | MURO | 3.233 | 3 | 15.238
B-19322 VIALE 26 | 203.2 | 3000 PSI | MUROS T2 P10 EJES 10 Y 11 ENTRE A Y J M=29,932 | 2026-03-05 | 3/6/2026 12:00:00 AM | 1 | 21 | 3.2 | 15 | MURO | 3.233 | 3 | 15.238
B-19322 VIALE 26 | 203.2 | 3000 PSI | MUROS T2 P10 EJES 10 Y 11 ENTRE A Y J M=29,932 | 2026-03-05 | 3/6/2026 12:00:00 AM | 1 | 21 | 3.3 | 16 | MURO | 3.233 | 3 | 15.714
B-19322 VIALE 26 | 133.35 | 3000 PSI | PLACA T2 PISO 11 EJES 12 AL 15 ENTRE A Y J ESCALERA 8 AL 9 | 2026-03-09 | 3/10/2026 12:00:00 AM | 1 | 21 | 6.6 | 31 | PLACA | 6.233 | 3 | 31.429
B-19322 VIALE 26 | 133.35 | 3000 PSI | PLACA T2 PISO 11 EJES 12 AL 15 ENTRE A Y J ESCALERA 8 AL 9 | 2026-03-09 | 3/10/2026 12:00:00 AM | 1 | 21 | 6 | 28 | PLACA | 6.233 | 3 | 28.571
B-19322 VIALE 26 | 133.35 | 3000 PSI | PLACA T2 PISO 11 EJES 12 AL 15 ENTRE A Y J ESCALERA 8 AL 9 | 2026-03-09 | 3/10/2026 12:00:00 AM | 1 | 21 | 6.1 | 29 | PLACA | 6.233 | 3 | 29.048
B-19322 VIALE 26 | 203.2 | 300 PSI | MUROS T2 P10 EJE 3 A Y J M=32,9A,29A EJE 5 A Y D M=32,29,9 | 2026-03-09 | 3/10/2026 12:00:00 AM | 1 | 21 | 6.2 | 30 | MURO | 5.833 | 3 | 29.524
B-19322 VIALE 26 | 203.2 | 300 PSI | MUROS T2 P10 EJE 3 A Y J M=32,9A,29A EJE 5 A Y D M=32,29,9 | 2026-03-09 | 3/10/2026 12:00:00 AM | 1 | 21 | 5.9 | 28 | MURO | 5.833 | 3 | 28.095
B-19322 VIALE 26 | 203.2 | 300 PSI | MUROS T2 P10 EJE 3 A Y J M=32,9A,29A EJE 5 A Y D M=32,29,9 | 2026-03-09 | 3/10/2026 12:00:00 AM | 1 | 21 | 5.4 | 26 | MURO | 5.833 | 3 | 25.714
B-19322 VIALE 26 | 133.35 | 3000 PSI | PLACA P7 T1 EJES 06 Y 08 ENTRE A-J | 2026-03-09 | 3/10/2026 12:00:00 AM | 1 | 21 | 3.5 | 17 | PLACA | 4.433 | 3 | 16.667
B-19322 VIALE 26 | 133.35 | 3000 PSI | PLACA P7 T1 EJES 06 Y 08 ENTRE A-J | 2026-03-09 | 3/10/2026 12:00:00 AM | 1 | 21 | 5.4 | 26 | PLACA | 4.433 | 3 | 25.714
B-19322 VIALE 26 | 133.35 | 3000 PSI | PLACA P7 T1 EJES 06 Y 08 ENTRE A-J | 2026-03-09 | 3/10/2026 12:00:00 AM | 1 | 21 | 4.4 | 21 | PLACA | 4.433 | 3 | 20.952
B-19322 VIALE 26 | 215.9 | 3000 PSI | MUROS T2 P6 EJE 3 -GyJ M=23,21,8 EJE 1-2 AyJ M=1,18,19 | 2026-03-09 | 3/10/2026 12:00:00 AM | 1 | 21 | 3.3 | 16 | MURO | 3.267 | 3 | 15.714
B-19322 VIALE 26 | 215.9 | 3000 PSI | MUROS T2 P6 EJE 3 -GyJ M=23,21,8 EJE 1-2 AyJ M=1,18,19 | 2026-03-09 | 3/10/2026 12:00:00 AM | 1 | 21 | 3.3 | 16 | MURO | 3.267 | 3 | 15.714
B-19322 VIALE 26 | 215.9 | 3000 PSI | MUROS T2 P6 EJE 3 -GyJ M=23,21,8 EJE 1-2 AyJ M=1,18,19 | 2026-03-09 | 3/10/2026 12:00:00 AM | 1 | 21 | 3.2 | 15 | MURO | 3.267 | 3 | 15.238
B-19322 VIALE 26 | 152.4 | 300 PSI | PLACA T1 PISO 7 EJE 4 AL 6 ENTRE A-J | 2026-03-11 | 3/12/2026 12:00:00 AM | 1 | 21 | 5.2 | 24 | PLACA | 5.1 | 3 | 24.762
B-19322 VIALE 26 | 152.4 | 300 PSI | PLACA T1 PISO 7 EJE 4 AL 6 ENTRE A-J | 2026-03-11 | 3/12/2026 12:00:00 AM | 1 | 21 | 5.1 | 24 | PLACA | 5.1 | 3 | 24.286
B-19322 VIALE 26 | 152.4 | 300 PSI | PLACA T1 PISO 7 EJE 4 AL 6 ENTRE A-J | 2026-03-11 | 3/12/2026 12:00:00 AM | 1 | 21 | 5 | 24 | PLACA | 5.1 | 3 | 23.81
B-19322 VIALE 26 | 203.2 | 3000 PSI | MUROS T1 P7 EJES 15 AL 12 ENTRE AyJ M=31,32,2,10,23,25 | 2026-03-11 | 3/12/2026 12:00:00 AM | 1 | 21 | 4.1 | 19 | MURO | 4 | 3 | 19.524
B-19322 VIALE 26 | 203.2 | 3000 PSI | MUROS T1 P7 EJES 15 AL 12 ENTRE AyJ M=31,32,2,10,23,25 | 2026-03-11 | 3/12/2026 12:00:00 AM | 1 | 21 | 4 | 19 | MURO | 4 | 3 | 19.048
B-19322 VIALE 26 | 203.2 | 3000 PSI | MUROS T1 P7 EJES 15 AL 12 ENTRE AyJ M=31,32,2,10,23,25 | 2026-03-11 | 3/12/2026 12:00:00 AM | 1 | 21 | 3.9 | 18 | MURO | 4 | 3 | 18.571
B-19322 VIALE 26 | 203.2 | 3000 PSI | MUROS T2 P10 EJES 1 AL 2 ENTRE A Y J M=15,19,22,23,24,25 | 2026-03-10 | 3/11/2026 12:00:00 AM | 1 | 21 | 3.7 | 18 | MURO | 3.7 | 3 | 17.619
B-19322 VIALE 26 | 203.2 | 3000 PSI | MUROS T2 P10 EJES 1 AL 2 ENTRE A Y J M=15,19,22,23,24,25 | 2026-03-10 | 3/11/2026 12:00:00 AM | 1 | 21 | 3.7 | 17 | MURO | 3.7 | 3 | 17.619
B-19322 VIALE 26 | 203.2 | 3000 PSI | MUROS T2 P10 EJES 1 AL 2 ENTRE A Y J M=15,19,22,23,24,25 | 2026-03-10 | 3/11/2026 12:00:00 AM | 1 | 21 | 3.7 | 17 | MURO | 3.7 | 3 | 17.619
B-19322 VIALE 26 | 177.8 | 3000 PSI | PLACA T2 PISO 11 EJES 9 AL 11 ENTRE A Y J | 2026-03-10 | 3/11/2026 12:00:00 AM | 1 | 21 | 2.3 | 11 | PLACA | 2.7 | 3 | 10.952
B-19322 VIALE 26 | 177.8 | 3000 PSI | PLACA T2 PISO 11 EJES 9 AL 11 ENTRE A Y J | 2026-03-10 | 3/11/2026 12:00:00 AM | 1 | 21 | 2.8 | 13 | PLACA | 2.7 | 3 | 13.333
B-19322 VIALE 26 | 177.8 | 3000 PSI | PLACA T2 PISO 11 EJES 9 AL 11 ENTRE A Y J | 2026-03-10 | 3/11/2026 12:00:00 AM | 1 | 21 | 3 | 14 | PLACA | 2.7 | 3 | 14.286
B-19322 VIALE 26 | 152.4 | 3000 PSI | PLACA T2 PISO 11 EJES 4 AL 7 ENTRE A Y J | 2026-03-12 | 3/13/2026 12:00:00 AM | 1 | 21 | 3.9 | 19 | PLACA | 3.633 | 3 | 18.571
B-19322 VIALE 26 | 152.4 | 3000 PSI | PLACA T2 PISO 11 EJES 4 AL 7 ENTRE A Y J | 2026-03-12 | 3/13/2026 12:00:00 AM | 1 | 21 | 3.2 | 15 | PLACA | 3.633 | 3 | 15.238
B-19322 VIALE 26 | 152.4 | 3000 PSI | PLACA T2 PISO 11 EJES 4 AL 7 ENTRE A Y J | 2026-03-12 | 3/13/2026 12:00:00 AM | 1 | 21 | 3.8 | 18 | PLACA | 3.633 | 3 | 18.095
B-19322 VIALE 26 | 209.55 | 3000 PSI | MUROS T2 P11 EJE 11 AL 15 ENTRE J Y F M=17,18,28,27,16,1 | 2026-03-12 | 3/13/2026 12:00:00 AM | 1 | 21 | 2.9 | 14 | MURO | 2.767 | 3 | 13.81
B-19322 VIALE 26 | 209.55 | 3000 PSI | MUROS T2 P11 EJE 11 AL 15 ENTRE J Y F M=17,18,28,27,16,1 | 2026-03-12 | 3/13/2026 12:00:00 AM | 1 | 21 | 2.7 | 13 | MURO | 2.767 | 3 | 12.857
B-19322 VIALE 26 | 209.55 | 3000 PSI | MUROS T2 P11 EJE 11 AL 15 ENTRE J Y F M=17,18,28,27,16,1 | 2026-03-12 | 3/13/2026 12:00:00 AM | 1 | 21 | 2.7 | 13 | MURO | 2.767 | 3 | 12.857
B-19322 VIALE 26 | 139.7 | 3000 PSI | PLACA T1 PISO 7 EJES C1 AL 04 ENTRE AyJ | 2026-03-12 | 3/13/2026 12:00:00 AM | 1 | 21 | 4.9 | 23 | PLACA | 4.733 | 3 | 23.333
B-19322 VIALE 26 | 139.7 | 3000 PSI | PLACA T1 PISO 7 EJES C1 AL 04 ENTRE AyJ | 2026-03-12 | 3/13/2026 12:00:00 AM | 1 | 21 | 4.6 | 22 | PLACA | 4.733 | 3 | 21.905
B-19322 VIALE 26 | 139.7 | 3000 PSI | PLACA T1 PISO 7 EJES C1 AL 04 ENTRE AyJ | 2026-03-12 | 3/13/2026 12:00:00 AM | 1 | 21 | 4.7 | 22 | PLACA | 4.733 | 3 | 22.381
B-19322 VIALE 26 | 228.6 | 3000 PSI | MUROS T1 P7 EJES 10 Y 11 ENTRE JyG | 2026-03-12 | 3/13/2026 12:00:00 AM | 1 | 21 | 4.1 | 19 | MURO | 3.933 | 3 | 19.524
B-19322 VIALE 26 | 228.6 | 3000 PSI | MUROS T1 P7 EJES 10 Y 11 ENTRE JyG | 2026-03-12 | 3/13/2026 12:00:00 AM | 1 | 21 | 3.8 | 18 | MURO | 3.933 | 3 | 18.095
B-19322 VIALE 26 | 228.6 | 3000 PSI | MUROS T1 P7 EJES 10 Y 11 ENTRE JyG | 2026-03-12 | 3/13/2026 12:00:00 AM | 1 | 21 | 3.9 | 19 | MURO | 3.933 | 3 | 18.571
B-19322 VIALE 26 | 152.4 | 3000 PSI | PLACA T1 PISO 7 EJES 10 AL 12 ENTRE AYJ | 2026-03-06 | 3/7/2026 12:00:00 AM | 1 | 21 | 5.6 | 27 | PLACA | 5.333 | 3 | 26.667
B-19322 VIALE 26 | 152.4 | 3000 PSI | PLACA T1 PISO 7 EJES 10 AL 12 ENTRE AYJ | 2026-03-06 | 3/7/2026 12:00:00 AM | 1 | 21 | 5.2 | 25 | PLACA | 5.333 | 3 | 24.762
B-19322 VIALE 26 | 152.4 | 3000 PSI | PLACA T1 PISO 7 EJES 10 AL 12 ENTRE AYJ | 2026-03-06 | 3/7/2026 12:00:00 AM | 1 | 21 | 5.2 | 24 | PLACA | 5.333 | 3 | 24.762
B-19322 VIALE 26 | 177.8 | 3000 PSI | MUROS T1 P6 EJES 4-5 ENTRE JYG M=2,23,24,22,13 | 2026-03-06 | 3/7/2026 12:00:00 AM | 1 | 21 | 5.7 | 27 | MURO | 5.533 | 3 | 27.143
B-19322 VIALE 26 | 177.8 | 3000 PSI | MUROS T1 P6 EJES 4-5 ENTRE JYG M=2,23,24,22,13 | 2026-03-06 | 3/7/2026 12:00:00 AM | 1 | 21 | 5.4 | 26 | MURO | 5.533 | 3 | 25.714
B-19322 VIALE 26 | 177.8 | 3000 PSI | MUROS T1 P6 EJES 4-5 ENTRE JYG M=2,23,24,22,13 | 2026-03-06 | 3/7/2026 12:00:00 AM | 1 | 21 | 5.5 | 26 | MURO | 5.533 | 3 | 26.19
B-19322 VIALE 26 | 152.4 | 3000 PSI | PLACA T2 PISO 10 EJES 1 AL 3 ENTRE A Y J | 2026-03-06 | 3/7/2026 12:00:00 AM | 1 | 21 | 5.7 | 27 | PLACA | 5.233 | 3 | 27.143
B-19322 VIALE 26 | 152.4 | 3000 PSI | PLACA T2 PISO 10 EJES 1 AL 3 ENTRE A Y J | 2026-03-06 | 3/7/2026 12:00:00 AM | 1 | 21 | 5 | 24 | PLACA | 5.233 | 3 | 23.81
B-19322 VIALE 26 | 152.4 | 3000 PSI | PLACA T2 PISO 10 EJES 1 AL 3 ENTRE A Y J | 2026-03-06 | 3/7/2026 12:00:00 AM | 1 | 21 | 5 | 24 | PLACA | 5.233 | 3 | 23.81
B-19322 VIALE 26 | 184.15 | 3000 PSI | MUROS T2 P10 EJES 6 AL 7 ENTRE A Y J M=2,31,14 | 2026-03-06 | 3/7/2026 12:00:00 AM | 1 | 21 | 3.9 | 18 | MURO | 3.733 | 3 | 18.571
B-19322 VIALE 26 | 184.15 | 3000 PSI | MUROS T2 P10 EJES 6 AL 7 ENTRE A Y J M=2,31,14 | 2026-03-06 | 3/7/2026 12:00:00 AM | 1 | 21 | 3.8 | 18 | MURO | 3.733 | 3 | 18.095
B-19322 VIALE 26 | 184.15 | 3000 PSI | MUROS T2 P10 EJES 6 AL 7 ENTRE A Y J M=2,31,14 | 2026-03-06 | 3/7/2026 12:00:00 AM | 1 | 21 | 3.5 | 17 | MURO | 3.733 | 3 | 16.667
B-19322 VIALE 26 | 177.8 | 3000 PSI | PLACA T2 PISO 11 EJES 7 AL 9 ENTRE A Y J | 2026-03-11 | 3/12/2026 12:00:00 AM | 1 | 21 | 4.9 | 23 | PLACA | 5 | 3 | 23.333
B-19322 VIALE 26 | 177.8 | 3000 PSI | PLACA T2 PISO 11 EJES 7 AL 9 ENTRE A Y J | 2026-03-11 | 3/12/2026 12:00:00 AM | 1 | 21 | 5.1 | 24 | PLACA | 5 | 3 | 24.286
B-19322 VIALE 26 | 177.8 | 3000 PSI | PLACA T2 PISO 11 EJES 7 AL 9 ENTRE A Y J | 2026-03-11 | 3/12/2026 12:00:00 AM | 1 | 21 | 5 | 24 | PLACA | 5 | 3 | 23.81
B-19322 VIALE 26 | 177.8 | 3000 PSI | PLACA T2 PISO 11 EJES 1 AL 4 ENTRE A Y J | 2026-03-13 | 3/14/2026 12:00:00 AM | 1 | 21 | 5.7 | 27 | PLACA | 5.7 | 3 | 27.143
B-19322 VIALE 26 | 177.8 | 3000 PSI | PLACA T2 PISO 11 EJES 1 AL 4 ENTRE A Y J | 2026-03-13 | 3/14/2026 12:00:00 AM | 1 | 21 | 5.5 | 26 | PLACA | 5.7 | 3 | 26.19
B-19322 VIALE 26 | 177.8 | 3000 PSI | PLACA T2 PISO 11 EJES 1 AL 4 ENTRE A Y J | 2026-03-13 | 3/14/2026 12:00:00 AM | 1 | 21 | 5.9 | 28 | PLACA | 5.7 | 3 | 28.095
B-19322 VIALE 26 | 228.6 | 3000 PSI | MUROS T2 P11 EJE 11 AL 15 ENTRE A Y J M=9,29,32 | 2026-03-13 | 3/14/2026 12:00:00 AM | 1 | 21 | 3.5 | 17 | MURO | 3.567 | 3 | 16.667
B-19322 VIALE 26 | 228.6 | 3000 PSI | MUROS T2 P11 EJE 11 AL 15 ENTRE A Y J M=9,29,32 | 2026-03-13 | 3/14/2026 12:00:00 AM | 1 | 21 | 3.5 | 17 | MURO | 3.567 | 3 | 16.667
B-19322 VIALE 26 | 228.6 | 3000 PSI | MUROS T2 P11 EJE 11 AL 15 ENTRE A Y J M=9,29,32 | 2026-03-13 | 3/14/2026 12:00:00 AM | 1 | 21 | 3.7 | 18 | MURO | 3.567 | 3 | 17.619
B-19322 VIALE 26 | 228.6 | 3000 PSI | MUROS T1 P7 EJES 8 Y 9 ENTRE AyJ M=2,9,22,24 | 2026-03-13 | 3/14/2026 12:00:00 AM | 1 | 21 | 3.3 | 16 | MURO | 3 | 3 | 15.714
B-19322 VIALE 26 | 228.6 | 3000 PSI | MUROS T1 P7 EJES 8 Y 9 ENTRE AyJ M=2,9,22,24 | 2026-03-13 | 3/14/2026 12:00:00 AM | 1 | 21 | 3.1 | 14 | MURO | 3 | 3 | 14.762
B-19322 VIALE 26 | 228.6 | 3000 PSI | MUROS T1 P7 EJES 8 Y 9 ENTRE AyJ M=2,9,22,24 | 2026-03-13 | 3/14/2026 12:00:00 AM | 1 | 21 | 2.6 | 12 | MURO | 3 | 3 | 12.381
B-19322 VIALE 26 | 165.1 | 3000 PSI | PLACA T1 PISO 8 EJES 8 AL 10 ENTRE AYJ | 2026-03-17 | 3/18/2026 12:00:00 AM | 1 | 21 | 4.4 | 21 | PLACA | 4.2 | 3 | 20.952
B-19322 VIALE 26 | 165.1 | 3000 PSI | PLACA T1 PISO 8 EJES 8 AL 10 ENTRE AYJ | 2026-03-17 | 3/18/2026 12:00:00 AM | 1 | 21 | 3.9 | 19 | PLACA | 4.2 | 3 | 18.571
B-19322 VIALE 26 | 165.1 | 3000 PSI | PLACA T1 PISO 8 EJES 8 AL 10 ENTRE AYJ | 2026-03-17 | 3/18/2026 12:00:00 AM | 1 | 21 | 4.3 | 20 | PLACA | 4.2 | 3 | 20.476
B-19322 VIALE 26 | 177.8 | 3000 PSI | PLACA T2 PISO 12 EJES 10 AL 12 ENTRE AYJ | 2026-03-17 | 3/18/2026 12:00:00 AM | 1 | 21 | 4.5 | 22 | PLACA | 4 | 3 | 21.429
B-19322 VIALE 26 | 177.8 | 3000 PSI | PLACA T2 PISO 12 EJES 10 AL 12 ENTRE AYJ | 2026-03-17 | 3/18/2026 12:00:00 AM | 1 | 21 | 3.7 | 18 | PLACA | 4 | 3 | 17.619
B-19322 VIALE 26 | 177.8 | 3000 PSI | PLACA T2 PISO 12 EJES 10 AL 12 ENTRE AYJ | 2026-03-17 | 3/18/2026 12:00:00 AM | 1 | 21 | 3.8 | 18 | PLACA | 4 | 3 | 18.095
B-19322 VIALE 26 | 203.2 | 3000 PSI | MUROS P11 T2 EJE 1AL5 ENTRE AYJ M=2,31,14 | 2026-03-17 | 3/18/2026 12:00:00 AM | 1 | 21 | 3.1 | 15 | MURO | 3.1 | 3 | 14.762
B-19322 VIALE 26 | 203.2 | 3000 PSI | MUROS P11 T2 EJE 1AL5 ENTRE AYJ M=2,31,14 | 2026-03-17 | 3/18/2026 12:00:00 AM | 1 | 21 | 3.1 | 14 | MURO | 3.1 | 3 | 14.762
B-19322 VIALE 26 | 203.2 | 3000 PSI | MUROS P11 T2 EJE 1AL5 ENTRE AYJ M=2,31,14 | 2026-03-17 | 3/18/2026 12:00:00 AM | 1 | 21 | 3.1 | 15 | MURO | 3.1 | 3 | 14.762
B-19322 VIALE 26 | 203.2 | 3000 PSI | MUROS T1 P7 EJES 1-3 ENTRE JYG M= 23,1,18,11,15,1,2 | 2026-03-17 | 3/18/2026 12:00:00 AM | 1 | 21 | 3.7 | 18 | MURO | 3.633 | 3 | 17.619
B-19322 VIALE 26 | 203.2 | 3000 PSI | MUROS T1 P7 EJES 1-3 ENTRE JYG M= 23,1,18,11,15,1,2 | 2026-03-17 | 3/18/2026 12:00:00 AM | 1 | 21 | 3.9 | 19 | MURO | 3.633 | 3 | 18.571
B-19322 VIALE 26 | 203.2 | 3000 PSI | MUROS T1 P7 EJES 1-3 ENTRE JYG M= 23,1,18,11,15,1,2 | 2026-03-17 | 3/18/2026 12:00:00 AM | 1 | 21 | 3.3 | 16 | MURO | 3.633 | 3 | 15.714
B-19322 VIALE 26 | 127 | 3000 PSI | PLACA T1 PISO8 EJES 10 AL 12 ENTRE AYJ | 2026-03-16 | 3/17/2026 12:00:00 AM | 1 | 21 | 3.9 | 19 | PLACA | 3.867 | 3 | 18.571
B-19322 VIALE 26 | 127 | 3000 PSI | PLACA T1 PISO8 EJES 10 AL 12 ENTRE AYJ | 2026-03-16 | 3/17/2026 12:00:00 AM | 1 | 21 | 3.8 | 18 | PLACA | 3.867 | 3 | 18.095
B-19322 VIALE 26 | 127 | 3000 PSI | PLACA T1 PISO8 EJES 10 AL 12 ENTRE AYJ | 2026-03-16 | 3/17/2026 12:00:00 AM | 1 | 21 | 3.9 | 18 | PLACA | 3.867 | 3 | 18.571
B-19322 VIALE 26 | 203.2 | 3000 PSI | MURO T1 P7 EJE 4Y5 ENTRE JYG M=2,9,13,22,23,24 | 2026-03-16 | 3/17/2026 12:00:00 AM | 1 | 21 | 3.9 | 18 | MURO | 3.933 | 3 | 18.571
B-19322 VIALE 26 | 203.2 | 3000 PSI | MURO T1 P7 EJE 4Y5 ENTRE JYG M=2,9,13,22,23,24 | 2026-03-16 | 3/17/2026 12:00:00 AM | 1 | 21 | 4 | 19 | MURO | 3.933 | 3 | 19.048
B-19322 VIALE 26 | 203.2 | 3000 PSI | MURO T1 P7 EJE 4Y5 ENTRE JYG M=2,9,13,22,23,24 | 2026-03-16 | 3/17/2026 12:00:00 AM | 1 | 21 | 3.9 | 18 | MURO | 3.933 | 3 | 18.571
B-19322 VIALE 26 | 177.8 | 3000 PSI | PLACA T2 P12 EJE 12 AL 15 ENTRE AYJ | 2026-03-16 | 3/17/2026 12:00:00 AM | 1 | 21 | 3.6 | 17 | PLACA | 3.633 | 3 | 17.143
B-19322 VIALE 26 | 177.8 | 3000 PSI | PLACA T2 P12 EJE 12 AL 15 ENTRE AYJ | 2026-03-16 | 3/17/2026 12:00:00 AM | 1 | 21 | 3.6 | 17 | PLACA | 3.633 | 3 | 17.143
B-19322 VIALE 26 | 177.8 | 3000 PSI | PLACA T2 P12 EJE 12 AL 15 ENTRE AYJ | 2026-03-16 | 3/17/2026 12:00:00 AM | 1 | 21 | 3.7 | 18 | PLACA | 3.633 | 3 | 17.619
B-19322 VIALE 26 | 203.2 | 3000 PSI | MUROS T2 P11 EJES 6 AL 7 ENTRE AYJ M=2,31,14 | 2026-03-16 | 3/17/2026 12:00:00 AM | 1 | 21 | 3.4 | 16 | MURO | 3.667 | 3 | 16.19
B-19322 VIALE 26 | 203.2 | 3000 PSI | MUROS T2 P11 EJES 6 AL 7 ENTRE AYJ M=2,31,14 | 2026-03-16 | 3/17/2026 12:00:00 AM | 1 | 21 | 3.7 | 18 | MURO | 3.667 | 3 | 17.619
B-19322 VIALE 26 | 203.2 | 3000 PSI | MUROS T2 P11 EJES 6 AL 7 ENTRE AYJ M=2,31,14 | 2026-03-16 | 3/17/2026 12:00:00 AM | 1 | 21 | 3.9 | 18 | MURO | 3.667 | 3 | 18.571
B-19322 VIALE 26 | 177.8 | 3000 PSI | PLACA T1 PISO 8 EJES 6 Y 8 ENTRE AYJ | 2026-03-18 | 3/19/2026 12:00:00 AM | 1 | 21 | 2.9 | 14 | PLACA | 3.067 | 3 | 13.81
B-19322 VIALE 26 | 177.8 | 3000 PSI | PLACA T1 PISO 8 EJES 6 Y 8 ENTRE AYJ | 2026-03-18 | 3/19/2026 12:00:00 AM | 1 | 21 | 3 | 14 | PLACA | 3.067 | 3 | 14.286
B-19322 VIALE 26 | 177.8 | 3000 PSI | PLACA T1 PISO 8 EJES 6 Y 8 ENTRE AYJ | 2026-03-18 | 3/19/2026 12:00:00 AM | 1 | 21 | 3.3 | 16 | PLACA | 3.067 | 3 | 15.714
B-19322 VIALE 26 | 228.6 | 3000 PSI | MUROS T1 P8 EJES 12 AL 15 ENTRE JYG M=2,4,24,29,33,23,25 | 2026-03-18 | 3/19/2026 12:00:00 AM | 1 | 21 | 2.3 | 11 | MURO | 2.4 | 3 | 10.952
B-19322 VIALE 26 | 228.6 | 3000 PSI | MUROS T1 P8 EJES 12 AL 15 ENTRE JYG M=2,4,24,29,33,23,25 | 2026-03-18 | 3/19/2026 12:00:00 AM | 1 | 21 | 2.2 | 11 | MURO | 2.4 | 3 | 10.476
B-19322 VIALE 26 | 228.6 | 3000 PSI | MUROS T1 P8 EJES 12 AL 15 ENTRE JYG M=2,4,24,29,33,23,25 | 2026-03-18 | 3/19/2026 12:00:00 AM | 1 | 21 | 2.7 | 13 | MURO | 2.4 | 3 | 12.857
B-19322 VIALE 26 | 158.75 | 3000 PSI | PLACA T2 PISO12 EJE 8 AL 10 ENTRE AYJ | 2026-03-18 | 3/19/2026 12:00:00 AM | 1 | 21 | 2.2 | 11 | PLACA | 2.233 | 3 | 10.476
B-19322 VIALE 26 | 158.75 | 3000 PSI | PLACA T2 PISO12 EJE 8 AL 10 ENTRE AYJ | 2026-03-18 | 3/19/2026 12:00:00 AM | 1 | 21 | 2.3 | 11 | PLACA | 2.233 | 3 | 10.952
B-19322 VIALE 26 | 158.75 | 3000 PSI | PLACA T2 PISO12 EJE 8 AL 10 ENTRE AYJ | 2026-03-18 | 3/19/2026 12:00:00 AM | 1 | 21 | 2.2 | 10 | PLACA | 2.233 | 3 | 10.476
B-19322 VIALE 26 | 203.2 | 3000 PSI | MUROS T1 P4 EJE 1 AL 3ENTRE AYJ M=19,20,21,22,23,24,25 | 2026-03-18 | 3/19/2026 12:00:00 AM | 1 | 21 | 2.6 | 12 | MURO | 2.533 | 3 | 12.381
B-19322 VIALE 26 | 203.2 | 3000 PSI | MUROS T1 P4 EJE 1 AL 3ENTRE AYJ M=19,20,21,22,23,24,25 | 2026-03-18 | 3/19/2026 12:00:00 AM | 1 | 21 | 2.5 | 12 | MURO | 2.533 | 3 | 11.905
B-19322 VIALE 26 | 203.2 | 3000 PSI | MUROS T1 P4 EJE 1 AL 3ENTRE AYJ M=19,20,21,22,23,24,25 | 2026-03-18 | 3/19/2026 12:00:00 AM | 1 | 21 | 2.5 | 12 | MURO | 2.533 | 3 | 11.905
B-19322 VIALE 26 | 228.6 | 3000 PSI | MUROS T1 P8 EJES 14-10 ENTRE | 2026-03-19 | 3/20/2026 12:00:00 AM | 1 | 21 | 3.2 | 15 | MURO | 3.4 | 3 | 15.238
B-19322 VIALE 26 | 228.6 | 3000 PSI | MUROS T1 P8 EJES 14-10 ENTRE | 2026-03-19 | 3/20/2026 12:00:00 AM | 1 | 21 | 3.4 | 16 | MURO | 3.4 | 3 | 16.19
B-19322 VIALE 26 | 228.6 | 3000 PSI | MUROS T1 P8 EJES 14-10 ENTRE | 2026-03-19 | 3/20/2026 12:00:00 AM | 1 | 21 | 3.6 | 17 | MURO | 3.4 | 3 | 17.143
B-19322 VIALE 26 | 152.4 | 3000 PSI | PLACA T1 PISO 8 EJES 4 A 6 ENTRE AYJ | 2026-03-19 | 3/20/2026 12:00:00 AM | 1 | 21 | 4.9 | 23 | PLACA | 4.467 | 3 | 23.333
B-19322 VIALE 26 | 152.4 | 3000 PSI | PLACA T1 PISO 8 EJES 4 A 6 ENTRE AYJ | 2026-03-19 | 3/20/2026 12:00:00 AM | 1 | 21 | 4.2 | 20 | PLACA | 4.467 | 3 | 20
B-19322 VIALE 26 | 152.4 | 3000 PSI | PLACA T1 PISO 8 EJES 4 A 6 ENTRE AYJ | 2026-03-19 | 3/20/2026 12:00:00 AM | 1 | 21 | 4.3 | 21 | PLACA | 4.467 | 3 | 20.476
B-19322 VIALE 26 | 152.4 | 3000 PSI | PLACA T2 PISO 12 EJES 8 AL 10 ENTRE AYJ | 2026-03-20 | 3/21/2026 12:00:00 AM | 1 | 21 | 2 | 10 | PLACA | 2.3 | 3 | 9.524
B-19322 VIALE 26 | 152.4 | 3000 PSI | PLACA T2 PISO 12 EJES 8 AL 10 ENTRE AYJ | 2026-03-20 | 3/21/2026 12:00:00 AM | 1 | 21 | 2.5 | 12 | PLACA | 2.3 | 3 | 11.905
B-19322 VIALE 26 | 152.4 | 3000 PSI | PLACA T2 PISO 12 EJES 8 AL 10 ENTRE AYJ | 2026-03-20 | 3/21/2026 12:00:00 AM | 1 | 21 | 2.4 | 11 | PLACA | 2.3 | 3 | 11.429
B-19322 VIALE 26 | 228.6 | 3000 PSI | MUROS T2 P12 EJES 12 AL 15 ENTRE JYF M=29,9,32 | 2026-03-19 | 3/20/2026 12:00:00 AM | 1 | 21 | 4.5 | 21 | MURO | 4.5 | 3 | 21.429
B-19322 VIALE 26 | 228.6 | 3000 PSI | MUROS T2 P12 EJES 12 AL 15 ENTRE JYF M=29,9,32 | 2026-03-19 | 3/20/2026 12:00:00 AM | 1 | 21 | 4.3 | 20 | MURO | 4.5 | 3 | 20.476
B-19322 VIALE 26 | 228.6 | 3000 PSI | MUROS T2 P12 EJES 12 AL 15 ENTRE JYF M=29,9,32 | 2026-03-19 | 3/20/2026 12:00:00 AM | 1 | 21 | 4.7 | 22 | MURO | 4.5 | 3 | 22.381
B-19322 VIALE 26 | 177.8 | 3000 PSI | PLACA T1 PISO 8 EJES 1Y4 ENTRE AYJ | 2026-03-20 | 3/21/2026 12:00:00 AM | 1 | 21 | 4.6 | 22 | PLACA | 4.4 | 3 | 21.905
B-19322 VIALE 26 | 177.8 | 3000 PSI | PLACA T1 PISO 8 EJES 1Y4 ENTRE AYJ | 2026-03-20 | 3/21/2026 12:00:00 AM | 1 | 21 | 4.2 | 20 | PLACA | 4.4 | 3 | 20
B-19322 VIALE 26 | 177.8 | 3000 PSI | PLACA T1 PISO 8 EJES 1Y4 ENTRE AYJ | 2026-03-20 | 3/21/2026 12:00:00 AM | 1 | 21 | 4.4 | 21 | PLACA | 4.4 | 3 | 20.952
B-19322 VIALE 26 | 177.8 | 3000 PSI | PLACA T2 P12 EJES A AL 6 ENTRE AYJ | 2026-03-20 | 3/21/2026 12:00:00 AM | 1 | 21 | 2.7 | 13 | PLACA | 2.8 | 3 | 12.857
B-19322 VIALE 26 | 177.8 | 3000 PSI | PLACA T2 P12 EJES A AL 6 ENTRE AYJ | 2026-03-20 | 3/21/2026 12:00:00 AM | 1 | 21 | 2.9 | 14 | PLACA | 2.8 | 3 | 13.81
B-19322 VIALE 26 | 177.8 | 3000 PSI | PLACA T2 P12 EJES A AL 6 ENTRE AYJ | 2026-03-20 | 3/21/2026 12:00:00 AM | 1 | 21 | 2.8 | 13 | PLACA | 2.8 | 3 | 13.333
B-19322 VIALE 26 | 228.6 | 3000 PSI | MUROS T2 P12 EJES 12 AL 15 ENTRE AYE M=35,36,37,38,40,41 | 2026-03-20 | 3/21/2026 12:00:00 AM | 1 | 21 | 2.9 | 14 | MURO | 3 | 3 | 13.81
B-19322 VIALE 26 | 228.6 | 3000 PSI | MUROS T2 P12 EJES 12 AL 15 ENTRE AYE M=35,36,37,38,40,41 | 2026-03-20 | 3/21/2026 12:00:00 AM | 1 | 21 | 3.1 | 15 | MURO | 3 | 3 | 14.762
B-19322 VIALE 26 | 228.6 | 3000 PSI | MUROS T2 P12 EJES 12 AL 15 ENTRE AYE M=35,36,37,38,40,41 | 2026-03-20 | 3/21/2026 12:00:00 AM | 1 | 21 | 3 | 14 | MURO | 3 | 3 | 14.286
B-19322 VIALE 26 | 203.2 | 3000 PSI | MUROS T1 P8 EJES 1O Y11 ENTRE JYG M=2,25,23,9,22,8,9 | 2026-03-20 | 3/21/2026 12:00:00 AM | 1 | 21 | 3.1 | 15 | MURO | 3.1 | 3 | 14.762
B-19322 VIALE 26 | 203.2 | 3000 PSI | MUROS T1 P8 EJES 1O Y11 ENTRE JYG M=2,25,23,9,22,8,9 | 2026-03-20 | 3/21/2026 12:00:00 AM | 1 | 21 | 3.1 | 15 | MURO | 3.1 | 3 | 14.762
B-19322 VIALE 26 | 203.2 | 3000 PSI | MUROS T1 P8 EJES 1O Y11 ENTRE JYG M=2,25,23,9,22,8,9 | 2026-03-20 | 3/21/2026 12:00:00 AM | 1 | 21 | 3.1 | 15 | MURO | 3.1 | 3 | 14.762
B-19322 VIALE 26 | 228.6 | 3000 PSI | MUROS T1 P8 EJES 7,8,9 ENTRE IYG M=2,9,22,23,24 | 2026-03-24 | 3/25/2026 12:00:00 AM | 1 | 21 | 3.9 | 18 | MURO | 3.867 | 3 | 18.571
B-19322 VIALE 26 | 228.6 | 3000 PSI | MUROS T1 P8 EJES 7,8,9 ENTRE IYG M=2,9,22,23,24 | 2026-03-24 | 3/25/2026 12:00:00 AM | 1 | 21 | 3.7 | 18 | MURO | 3.867 | 3 | 17.619
B-19322 VIALE 26 | 228.6 | 3000 PSI | MUROS T1 P8 EJES 7,8,9 ENTRE IYG M=2,9,22,23,24 | 2026-03-24 | 3/25/2026 12:00:00 AM | 1 | 21 | 4 | 19 | MURO | 3.867 | 3 | 19.048
B-19322 VIALE 26 | 184.15 | 3000 PSI | PLACA T2 PISO 12 EJES 1 AL 4 ENTRE AYJ | 2026-03-24 | 3/25/2026 12:00:00 AM | 1 | 21 | 3.5 | 16 | PLACA | 3.333 | 3 | 16.667
B-19322 VIALE 26 | 184.15 | 3000 PSI | PLACA T2 PISO 12 EJES 1 AL 4 ENTRE AYJ | 2026-03-24 | 3/25/2026 12:00:00 AM | 1 | 21 | 3.1 | 15 | PLACA | 3.333 | 3 | 14.762
B-19322 VIALE 26 | 184.15 | 3000 PSI | PLACA T2 PISO 12 EJES 1 AL 4 ENTRE AYJ | 2026-03-24 | 3/25/2026 12:00:00 AM | 1 | 21 | 3.4 | 16 | PLACA | 3.333 | 3 | 16.19
B-19322 VIALE 26 | 203.2 | 3000 PSI | MUROS T2 P12 EJE 7 ENTRE AYD M=9,29,32 EJE 8 ENTRE AYD M=2,31,14 | 2026-03-24 | 3/25/2026 12:00:00 AM | 1 | 21 | 3.1 | 15 | MURO | 3.133 | 3 | 14.762
B-19322 VIALE 26 | 203.2 | 3000 PSI | MUROS T2 P12 EJE 7 ENTRE AYD M=9,29,32 EJE 8 ENTRE AYD M=2,31,14 | 2026-03-24 | 3/25/2026 12:00:00 AM | 1 | 21 | 3.1 | 15 | MURO | 3.133 | 3 | 14.762
B-19322 VIALE 26 | 203.2 | 3000 PSI | MUROS T2 P12 EJE 7 ENTRE AYD M=9,29,32 EJE 8 ENTRE AYD M=2,31,14 | 2026-03-24 | 3/25/2026 12:00:00 AM | 1 | 21 | 3.2 | 15 | MURO | 3.133 | 3 | 15.238
B-19322 VIALE 26 | 177.8 | 3000 | PLACA T1 PISO 9 EJE 15 AL 12 ENTRE AYJ | 2026-03-25 | 3/26/2026 12:00:00 AM | 1 | 21 | 4.6 | 22 | PLACA | 4.8 | 3 | 21.905
B-19322 VIALE 26 | 177.8 | 3000 | PLACA T1 PISO 9 EJE 15 AL 12 ENTRE AYJ | 2026-03-25 | 3/26/2026 12:00:00 AM | 1 | 21 | 4.8 | 23 | PLACA | 4.8 | 3 | 22.857
B-19322 VIALE 26 | 177.8 | 3000 | PLACA T1 PISO 9 EJE 15 AL 12 ENTRE AYJ | 2026-03-25 | 3/26/2026 12:00:00 AM | 1 | 21 | 5 | 24 | PLACA | 4.8 | 3 | 23.81
B-19322 VIALE 26 | 228.6 | 3000 PSI | MURO T1 P8 EJES 4Y5 ENTRE AF M= 2,13,9,22,23,24 | 2026-03-25 | 3/26/2026 12:00:00 AM | 1 | 21 | 3.1 | 14 | MURO | 3.2 | 3 | 14.762
B-19322 VIALE 26 | 228.6 | 3000 PSI | MURO T1 P8 EJES 4Y5 ENTRE AF M= 2,13,9,22,23,24 | 2026-03-25 | 3/26/2026 12:00:00 AM | 1 | 21 | 3.2 | 15 | MURO | 3.2 | 3 | 15.238
B-19322 VIALE 26 | 228.6 | 3000 PSI | MURO T1 P8 EJES 4Y5 ENTRE AF M= 2,13,9,22,23,24 | 2026-03-25 | 3/26/2026 12:00:00 AM | 1 | 21 | 3.3 | 16 | MURO | 3.2 | 3 | 15.714
B-19322 VIALE 26 | 152.4 | 3000 PSI | PLACA T2 PISO 13 EJES 12 AL 15 ENTRE AYJ | 2026-03-25 | 3/26/2026 12:00:00 AM | 1 | 21 | 4 | 19 | PLACA | 3.9 | 3 | 19.048
B-19322 VIALE 26 | 152.4 | 3000 PSI | PLACA T2 PISO 13 EJES 12 AL 15 ENTRE AYJ | 2026-03-25 | 3/26/2026 12:00:00 AM | 1 | 21 | 4 | 19 | PLACA | 3.9 | 3 | 19.048
B-19322 VIALE 26 | 152.4 | 3000 PSI | PLACA T2 PISO 13 EJES 12 AL 15 ENTRE AYJ | 2026-03-25 | 3/26/2026 12:00:00 AM | 1 | 21 | 3.7 | 18 | PLACA | 3.9 | 3 | 17.619
B-19322 VIALE 26 | 203.2 | 3000 PSI | MUROS T2 P12 EJE 7 DEL JAL F-M=32,9,29 EJE 6 ENTRE AYJ M=14,31,2 | 2026-03-25 | 3/26/2026 12:00:00 AM | 1 | 21 | 3.5 | 17 | MURO | 3.567 | 3 | 16.667
B-19322 VIALE 26 | 203.2 | 3000 PSI | MUROS T2 P12 EJE 7 DEL JAL F-M=32,9,29 EJE 6 ENTRE AYJ M=14,31,2 | 2026-03-25 | 3/26/2026 12:00:00 AM | 1 | 21 | 3.6 | 17 | MURO | 3.567 | 3 | 17.143
B-19322 VIALE 26 | 203.2 | 3000 PSI | MUROS T2 P12 EJE 7 DEL JAL F-M=32,9,29 EJE 6 ENTRE AYJ M=14,31,2 | 2026-03-25 | 3/26/2026 12:00:00 AM | 1 | 21 | 3.6 | 17 | MURO | 3.567 | 3 | 17.143
B-19322 VIALE 26 | 203.2 | 3000 PSI | MUROS T1 P8 EJE 3Y4 ENTRE JYG M=2,8,13,23,24 | 2026-03-26 | 3/27/2026 12:00:00 AM | 1 | 21 | 2.8 | 14 | MURO | 2.833 | 3 | 13.333
B-19322 VIALE 26 | 203.2 | 3000 PSI | MUROS T1 P8 EJE 3Y4 ENTRE JYG M=2,8,13,23,24 | 2026-03-26 | 3/27/2026 12:00:00 AM | 1 | 21 | 2.8 | 13 | MURO | 2.833 | 3 | 13.333
B-19322 VIALE 26 | 203.2 | 3000 PSI | MUROS T1 P8 EJE 3Y4 ENTRE JYG M=2,8,13,23,24 | 2026-03-26 | 3/27/2026 12:00:00 AM | 1 | 21 | 2.9 | 14 | MURO | 2.833 | 3 | 13.81
B-19322 VIALE 26 | 139.7 | 3000 PSI | PLACA T2 PISO 13 EJES 10 AL 12 ENTRE AYJ | 2026-03-26 | 3/27/2026 12:00:00 AM | 1 | 21 | 2.5 | 12 | PLACA | 2.5 | 3 | 11.905
B-19322 VIALE 26 | 139.7 | 3000 PSI | PLACA T2 PISO 13 EJES 10 AL 12 ENTRE AYJ | 2026-03-26 | 3/27/2026 12:00:00 AM | 1 | 21 | 2.5 | 12 | PLACA | 2.5 | 3 | 11.905
B-19322 VIALE 26 | 139.7 | 3000 PSI | PLACA T2 PISO 13 EJES 10 AL 12 ENTRE AYJ | 2026-03-26 | 3/27/2026 12:00:00 AM | 1 | 21 | 2.5 | 12 | PLACA | 2.5 | 3 | 11.905
B-19322 VIALE 26 | 228.6 | 3000 PSI | MUROS T2 P12 EJE 5 JALF EJE 4 J AL A EJE 4 JALF EJE 3 DEL J ALA M=32,9A,29A | 2026-03-26 | 3/27/2026 12:00:00 AM | 1 | 21 | 2.2 | 10 | MURO | 2.2 | 3 | 10.476
B-19322 VIALE 26 | 228.6 | 3000 PSI | MUROS T2 P12 EJE 5 JALF EJE 4 J AL A EJE 4 JALF EJE 3 DEL J ALA M=32,9A,29A | 2026-03-26 | 3/27/2026 12:00:00 AM | 1 | 21 | 2.3 | 11 | MURO | 2.2 | 3 | 10.952
B-19322 VIALE 26 | 228.6 | 3000 PSI | MUROS T2 P12 EJE 5 JALF EJE 4 J AL A EJE 4 JALF EJE 3 DEL J ALA M=32,9A,29A | 2026-03-26 | 3/27/2026 12:00:00 AM | 1 | 21 | 2.1 | 10 | MURO | 2.2 | 3 | 10
B-19322 VIALE 26 | 177.8 | 3000 PSI | PLACA PISO 9 T2 EJES 10 AL 12 ENTRE AYJ | 2026-03-26 | 3/27/2026 12:00:00 AM | 1 | 21 | 3.6 | 17 | PLACA | 3.533 | 3 | 17.143
B-19322 VIALE 26 | 177.8 | 3000 PSI | PLACA PISO 9 T2 EJES 10 AL 12 ENTRE AYJ | 2026-03-26 | 3/27/2026 12:00:00 AM | 1 | 21 | 3.3 | 16 | PLACA | 3.533 | 3 | 15.714
B-19322 VIALE 26 | 177.8 | 3000 PSI | PLACA PISO 9 T2 EJES 10 AL 12 ENTRE AYJ | 2026-03-26 | 3/27/2026 12:00:00 AM | 1 | 21 | 3.7 | 17 | PLACA | 3.533 | 3 | 17.619
B-19322 VIALE 26 | 215.9 | 3000 PSI | MUROS T2 P12 EJES 2 AL 1 ENTRE AYJ M=1,5,20,19,22,23,24 | 2026-03-27 | 3/28/2026 12:00:00 AM | 1 | 21 | 3 | 14 | MURO | 2.833 | 3 | 14.286
B-19322 VIALE 26 | 215.9 | 3000 PSI | MUROS T2 P12 EJES 2 AL 1 ENTRE AYJ M=1,5,20,19,22,23,24 | 2026-03-27 | 3/28/2026 12:00:00 AM | 1 | 21 | 2.7 | 13 | MURO | 2.833 | 3 | 12.857
B-19322 VIALE 26 | 215.9 | 3000 PSI | MUROS T2 P12 EJES 2 AL 1 ENTRE AYJ M=1,5,20,19,22,23,24 | 2026-03-27 | 3/28/2026 12:00:00 AM | 1 | 21 | 2.8 | 13 | MURO | 2.833 | 3 | 13.333
B-19322 VIALE 26 | 177.8 | 3000 PSI | PLACA T1 PISO 9 EJE 8 AL 10 ENTRE AyJ | 2026-03-27 | 3/28/2026 12:00:00 AM | 1 | 21 | 3.5 | 16 | PLACA | 3.533 | 3 | 16.667
B-19322 VIALE 26 | 177.8 | 3000 PSI | PLACA T1 PISO 9 EJE 8 AL 10 ENTRE AyJ | 2026-03-27 | 3/28/2026 12:00:00 AM | 1 | 21 | 3.6 | 17 | PLACA | 3.533 | 3 | 17.143
B-19322 VIALE 26 | 177.8 | 3000 PSI | PLACA T1 PISO 9 EJE 8 AL 10 ENTRE AyJ | 2026-03-27 | 3/28/2026 12:00:00 AM | 1 | 21 | 3.5 | 17 | PLACA | 3.533 | 3 | 16.667
B-19322 VIALE 26 | 228.6 | 3000 PSI | MUROS T2 P12 EJES 1Y2 ENTRE AYJ M=1,18,19,12,14,15,17 | 2026-03-27 | 3/28/2026 12:00:00 AM | 1 | 21 | 3 | 14 | MURO | 2.967 | 3 | 14.286
B-19322 VIALE 26 | 228.6 | 3000 PSI | MUROS T2 P12 EJES 1Y2 ENTRE AYJ M=1,18,19,12,14,15,17 | 2026-03-27 | 3/28/2026 12:00:00 AM | 1 | 21 | 3.1 | 15 | MURO | 2.967 | 3 | 14.762
B-19322 VIALE 26 | 228.6 | 3000 PSI | MUROS T2 P12 EJES 1Y2 ENTRE AYJ M=1,18,19,12,14,15,17 | 2026-03-27 | 3/28/2026 12:00:00 AM | 1 | 21 | 2.8 | 13 | MURO | 2.967 | 3 | 13.333
B-19322 VIALE 26 | 177.8 | 3000 PSI | MUROS T2 PISO 13 EJE 11 AL 15 JYF #29,9,32 | 2026-03-30 | 3/31/2026 12:00:00 AM | 1 | 21 | 3 | 14 | MURO | 2.967 | 3 | 14.286
B-19322 VIALE 26 | 177.8 | 3000 PSI | MUROS T2 PISO 13 EJE 11 AL 15 JYF #29,9,32 | 2026-03-30 | 3/31/2026 12:00:00 AM | 1 | 21 | 3 | 14 | MURO | 2.967 | 3 | 14.286
B-19322 VIALE 26 | 177.8 | 3000 PSI | MUROS T2 PISO 13 EJE 11 AL 15 JYF #29,9,32 | 2026-03-30 | 3/31/2026 12:00:00 AM | 1 | 21 | 2.9 | 14 | MURO | 2.967 | 3 | 13.81
B-19322 VIALE 26 | 1 | concreto 3000 psi | Muros P11 T1 (EJES 04-05 ENTRE A-J) M=02,03,09,22,24,25 | 2026-05-05 | 5/6/2026 12:00:00 AM | 1 | 21 | 6.6 | 31 | MURO | 6.733 | 3 | 31.429
B-19322 VIALE 26 | 1 | concreto 3000 psi | Muros P11 T1 (EJES 04-05 ENTRE A-J) M=02,03,09,22,24,25 | 2026-05-05 | 5/6/2026 12:00:00 AM | 1 | 21 | 6.5 | 31 | MURO | 6.733 | 3 | 30.952
B-19322 VIALE 26 | 1 | concreto 3000 psi | Muros P11 T1 (EJES 04-05 ENTRE A-J) M=02,03,09,22,24,25 | 2026-05-05 | 5/6/2026 12:00:00 AM | 1 | 21 | 7.1 | 34 | MURO | 6.733 | 3 | 33.81
B-19322 VIALE 26 | 1 | concreto 3000 psi | Placa P12 T1 (ejes 10-12 entre A-J) | 2026-05-05 | 5/6/2026 12:00:00 AM | 1 | 21 | 4.6 | 22 | PLACA | 4.467 | 3 | 21.905
B-19322 VIALE 26 | 1 | concreto 3000 psi | Placa P12 T1 (ejes 10-12 entre A-J) | 2026-05-05 | 5/6/2026 12:00:00 AM | 1 | 21 | 4.4 | 21 | PLACA | 4.467 | 3 | 20.952
B-19322 VIALE 26 | 1 | concreto 3000 psi | Placa P12 T1 (ejes 10-12 entre A-J) | 2026-05-05 | 5/6/2026 12:00:00 AM | 1 | 21 | 4.4 | 21 | PLACA | 4.467 | 3 | 20.952
B-19388 NATIVA | 191 | CONVENCIONAL 4000 PSI GC | PLACA PISO 1 EJES C-D Y 8-9 SALON COMUNAL 3 | 2026-02-12 | 4/15/2026 12:00:00 AM | 62 | 28 | 25.2 | 90 | PLACA | 31 | 3 | 90
B-19388 NATIVA | 191 | CONVENCIONAL 4000 PSI GC | PLACA PISO 1 EJES C-D Y 8-9 SALON COMUNAL 3 | 2026-02-12 | 4/15/2026 12:00:00 AM | 62 | 28 | 33 | 118 | PLACA | 31 | 3 | 117.857
B-19388 NATIVA | 191 | CONVENCIONAL 4000 PSI GC | PLACA PISO 1 EJES C-D Y 8-9 SALON COMUNAL 3 | 2026-02-12 | 4/15/2026 12:00:00 AM | 62 | 28 | 34.8 | 124 | PLACA | 31 | 3 | 124.286
B-19388 NATIVA | 190.5 | TREMIE 4500 | PILOTES 55 Y 90 TORRE 4 | 2025-05-19 | 7/16/2025 12:00:00 AM | 58 | 31 | 38.8 | 125 |  | 40.433 | 3 | 125.161
B-19388 NATIVA | 190.5 | TREMIE 4500 | PILOTES 55 Y 90 TORRE 4 | 2025-05-19 | 7/16/2025 12:00:00 AM | 58 | 31 | 40.1 | 129 |  | 40.433 | 3 | 129.355
B-19388 NATIVA | 190.5 | TREMIE 4500 | PILOTES 55 Y 90 TORRE 4 | 2025-05-19 | 7/16/2025 12:00:00 AM | 58 | 31 | 42.4 | 137 |  | 40.433 | 3 | 136.774
B-19388 NATIVA | 191 | EVOLUTION 5000 PSI | MUROS PISO 1 APTOS 106-107 TORRE 4 | 2025-09-19 | 11/14/2025 12:00:00 AM | 56 | 35 | 37.5 | 107 | MURO | 38.533 | 3 | 107.143
B-19388 NATIVA | 191 | EVOLUTION 5000 PSI | MUROS PISO 1 APTOS 106-107 TORRE 4 | 2025-09-19 | 11/14/2025 12:00:00 AM | 56 | 35 | 37.9 | 108 | MURO | 38.533 | 3 | 108.286
B-19388 NATIVA | 191 | EVOLUTION 5000 PSI | MUROS PISO 1 APTOS 106-107 TORRE 4 | 2025-09-19 | 11/14/2025 12:00:00 AM | 56 | 35 | 40.2 | 115 | MURO | 38.533 | 3 | 114.857
B-19388 NATIVA | 191 | EVOLUTION 5000 PSI | MUROS PISO 3 APTOS 308-309 TORRE 4 | 2025-10-25 | 12/20/2025 12:00:00 AM | 56 | 35 | 22.6 | 65 | MURO | 34.9 | 3 | 64.571
B-19388 NATIVA | 191 | EVOLUTION 5000 PSI | MUROS PISO 3 APTOS 308-309 TORRE 4 | 2025-10-25 | 12/20/2025 12:00:00 AM | 56 | 35 | 43.5 | 124 | MURO | 34.9 | 3 | 124.286
B-19388 NATIVA | 191 | EVOLUTION 5000 PSI | MUROS PISO 3 APTOS 308-309 TORRE 4 | 2025-10-25 | 12/20/2025 12:00:00 AM | 56 | 35 | 38.6 | 110 | MURO | 34.9 | 3 | 110.286
B-19388 NATIVA | 191 | EVOLUTION 5000 PSI | MUROS PISO 1 T5 V EJE 17-23 CUARTOS TECNICOS TORRE 5 | 2025-11-05 | 12/31/2025 12:00:00 AM | 56 | 35 | 40.2 | 115 | MURO | 40.333 | 3 | 114.857
B-19388 NATIVA | 191 | EVOLUTION 5000 PSI | MUROS PISO 1 T5 V EJE 17-23 CUARTOS TECNICOS TORRE 5 | 2025-11-05 | 12/31/2025 12:00:00 AM | 56 | 35 | 41.3 | 118 | MURO | 40.333 | 3 | 118
B-19388 NATIVA | 191 | EVOLUTION 5000 PSI | MUROS PISO 1 T5 V EJE 17-23 CUARTOS TECNICOS TORRE 5 | 2025-11-05 | 12/31/2025 12:00:00 AM | 56 | 35 | 39.5 | 113 | MURO | 40.333 | 3 | 112.857
B-19388 NATIVA | 191 | EVOLUTION 5000 PSI | MUROS PISO 6 APTOS 608 Y 609 TORRE 4 | 2025-11-20 | 1/15/2026 12:00:00 AM | 56 | 35 | 44 | 126 | MURO | 38.467 | 3 | 125.714
B-19388 NATIVA | 191 | EVOLUTION 5000 PSI | MUROS PISO 6 APTOS 608 Y 609 TORRE 4 | 2025-11-20 | 1/15/2026 12:00:00 AM | 56 | 35 | 42 | 120 | MURO | 38.467 | 3 | 120
B-19388 NATIVA | 191 | EVOLUTION 5000 PSI | MUROS PISO 6 APTOS 608 Y 609 TORRE 4 | 2025-11-20 | 1/15/2026 12:00:00 AM | 56 | 35 | 29.4 | 84 | MURO | 38.467 | 3 | 84
B-19388 NATIVA | 191 | EVOLUTION 5000 PSI | MUROS PISO 7 APTO 704 Y 705 TORRE 4 | 2025-11-22 | 1/17/2026 12:00:00 AM | 56 | 35 | 30.8 | 88 | MURO | 31.767 | 3 | 88
B-19388 NATIVA | 191 | EVOLUTION 5000 PSI | MUROS PISO 7 APTO 704 Y 705 TORRE 4 | 2025-11-22 | 1/17/2026 12:00:00 AM | 56 | 35 | 30 | 86 | MURO | 31.767 | 3 | 85.714
B-19388 NATIVA | 191 | EVOLUTION 5000 PSI | MUROS PISO 7 APTO 704 Y 705 TORRE 4 | 2025-11-22 | 1/17/2026 12:00:00 AM | 56 | 35 | 34.5 | 98 | MURO | 31.767 | 3 | 98.571
B-19388 NATIVA | 191 | EVOLUTION 5000 PSI | MUROS P3 AP 301- DEPOSITOS | 2025-11-29 | 1/24/2026 12:00:00 AM | 56 | 35 | 33.5 | 96 | MURO | 34.5 | 3 | 95.714
B-19388 NATIVA | 191 | EVOLUTION 5000 PSI | MUROS P3 AP 301- DEPOSITOS | 2025-11-29 | 1/24/2026 12:00:00 AM | 56 | 35 | 36.2 | 104 | MURO | 34.5 | 3 | 103.429
B-19388 NATIVA | 191 | EVOLUTION 5000 PSI | MUROS P3 AP 301- DEPOSITOS | 2025-11-29 | 1/24/2026 12:00:00 AM | 56 | 35 | 33.8 | 96 | MURO | 34.5 | 3 | 96.571
B-19388 NATIVA | 191 | EVOLUTION 5000 PSI | MUROS PISO 8 APTO 802 Y 803 TORRE 4 | 2025-12-01 | 1/26/2026 12:00:00 AM | 56 | 35 | 35.2 | 101 | MURO | 34.833 | 3 | 100.571
B-19388 NATIVA | 191 | EVOLUTION 5000 PSI | MUROS PISO 8 APTO 802 Y 803 TORRE 4 | 2025-12-01 | 1/26/2026 12:00:00 AM | 56 | 35 | 33.3 | 95 | MURO | 34.833 | 3 | 95.143
B-19388 NATIVA | 191 | EVOLUTION 5000 PSI | MUROS PISO 8 APTO 802 Y 803 TORRE 4 | 2025-12-01 | 1/26/2026 12:00:00 AM | 56 | 35 | 36 | 103 | MURO | 34.833 | 3 | 102.857
B-19388 NATIVA | 191 | EVOLUTION 5000 PSI | MUROS P3 AP 310-311 TORRE 5 | 2025-12-02 | 1/27/2026 12:00:00 AM | 56 | 35 | 37.6 | 107 | MURO | 34.667 | 3 | 107.429
B-19388 NATIVA | 191 | EVOLUTION 5000 PSI | MUROS P3 AP 310-311 TORRE 5 | 2025-12-02 | 1/27/2026 12:00:00 AM | 56 | 35 | 34.2 | 98 | MURO | 34.667 | 3 | 97.714
B-19388 NATIVA | 191 | EVOLUTION 5000 PSI | MUROS P3 AP 310-311 TORRE 5 | 2025-12-02 | 1/27/2026 12:00:00 AM | 56 | 35 | 32.2 | 92 | MURO | 34.667 | 3 | 92
B-19388 NATIVA | 191 | AUTOCOMPACTANTE 5000 GF | MUROS PISO 9 APTO 908 Y 909 TORRE 4 | 2025-12-13 | 2/7/2026 12:00:00 AM | 56 | 35 | 49.4 | 141 | MURO | 46.9 | 3 | 141.143
B-19388 NATIVA | 191 | AUTOCOMPACTANTE 5000 GF | MUROS PISO 9 APTO 908 Y 909 TORRE 4 | 2025-12-13 | 2/7/2026 12:00:00 AM | 56 | 35 | 46.7 | 134 | MURO | 46.9 | 3 | 133.429
B-19388 NATIVA | 191 | AUTOCOMPACTANTE 5000 GF | MUROS PISO 9 APTO 908 Y 909 TORRE 4 | 2025-12-13 | 2/7/2026 12:00:00 AM | 56 | 35 | 44.6 | 128 | MURO | 46.9 | 3 | 127.429
B-19388 NATIVA | 191 | IND. MURO 5000 GF | MUROS PISO 11 APTO 1104 Y 1105 TORRE 4 | 2026-01-22 | 3/19/2026 12:00:00 AM | 56 | 35 | 49.3 | 141 | MURO | 49.067 | 3 | 140.857
B-19388 NATIVA | 191 | IND. MURO 5000 GF | MUROS PISO 11 APTO 1104 Y 1105 TORRE 4 | 2026-01-22 | 3/19/2026 12:00:00 AM | 56 | 35 | 48.6 | 139 | MURO | 49.067 | 3 | 138.857
B-19388 NATIVA | 191 | IND. MURO 5000 GF | MUROS PISO 11 APTO 1104 Y 1105 TORRE 4 | 2026-01-22 | 3/19/2026 12:00:00 AM | 56 | 35 | 49.3 | 141 | MURO | 49.067 | 3 | 140.857
B-19388 NATIVA | 191 | IND. MURO 5000 GF | MUROS PISO 11 APTO 1102 Y 1103 TORRE 4 | 2026-01-23 | 3/20/2026 12:00:00 AM | 56 | 35 | 42.8 | 122 | MURO | 42.5 | 3 | 122.286
B-19388 NATIVA | 191 | IND. MURO 5000 GF | MUROS PISO 11 APTO 1102 Y 1103 TORRE 4 | 2026-01-23 | 3/20/2026 12:00:00 AM | 56 | 35 | 39.4 | 113 | MURO | 42.5 | 3 | 112.571
B-19388 NATIVA | 191 | IND. MURO 5000 GF | MUROS PISO 11 APTO 1102 Y 1103 TORRE 4 | 2026-01-23 | 3/20/2026 12:00:00 AM | 56 | 35 | 45.3 | 130 | MURO | 42.5 | 3 | 129.429
B-19388 NATIVA | 191 | IND. MURO 5000 GF | MUROS PISO 13 APTO 1302 Y 1303 TORRE 4 | 2026-02-07 | 4/4/2026 12:00:00 AM | 56 | 35 | 34.9 | 100 | MURO | 34.9 | 3 | 99.714
B-19388 NATIVA | 191 | IND. MURO 5000 GF | MUROS PISO 13 APTO 1302 Y 1303 TORRE 4 | 2026-02-07 | 4/4/2026 12:00:00 AM | 56 | 35 | 31.5 | 90 | MURO | 34.9 | 3 | 90
B-19388 NATIVA | 191 | IND. MURO 5000 GF | MUROS PISO 13 APTO 1302 Y 1303 TORRE 4 | 2026-02-07 | 4/4/2026 12:00:00 AM | 56 | 35 | 38.3 | 110 | MURO | 34.9 | 3 | 109.429
B-19388 NATIVA | 191 | IND. MURO 5000 GF | MUROS PISO 13 APTO 1301 Y 1312 TORRE 4 | 2026-02-10 | 4/7/2026 12:00:00 AM | 56 | 35 | 39.5 | 113 | MURO | 38.767 | 3 | 112.857
B-19388 NATIVA | 191 | IND. MURO 5000 GF | MUROS PISO 13 APTO 1301 Y 1312 TORRE 4 | 2026-02-10 | 4/7/2026 12:00:00 AM | 56 | 35 | 37.7 | 108 | MURO | 38.767 | 3 | 107.714
B-19388 NATIVA | 191 | IND. MURO 5000 GF | MUROS PISO 13 APTO 1301 Y 1312 TORRE 4 | 2026-02-10 | 4/7/2026 12:00:00 AM | 56 | 35 | 39.1 | 112 | MURO | 38.767 | 3 | 111.714
B-19388 NATIVA | 191 | IND. MURO 5000 GF | MUROS PISO 13 APTO 1308 Y 1309 TORRE 4 | 2026-02-11 | 4/8/2026 12:00:00 AM | 56 | 35 | 51 | 146 | MURO | 43.533 | 3 | 145.714
B-19388 NATIVA | 191 | IND. MURO 5000 GF | MUROS PISO 13 APTO 1308 Y 1309 TORRE 4 | 2026-02-11 | 4/8/2026 12:00:00 AM | 56 | 35 | 39.3 | 112 | MURO | 43.533 | 3 | 112.286
B-19388 NATIVA | 191 | IND. MURO 5000 GF | MUROS PISO 13 APTO 1308 Y 1309 TORRE 4 | 2026-02-11 | 4/8/2026 12:00:00 AM | 56 | 35 | 40.3 | 115 | MURO | 43.533 | 3 | 115.143
B-19388 NATIVA | 191 | IND. MURO 5000 GF | MUROS PISO 13 APTO 1310 Y 1311 TORRE 4 | 2026-02-12 | 4/9/2026 12:00:00 AM | 56 | 35 | 33.3 | 95 | MURO | 31.5 | 3 | 95.143
B-19388 NATIVA | 191 | IND. MURO 5000 GF | MUROS PISO 13 APTO 1310 Y 1311 TORRE 4 | 2026-02-12 | 4/9/2026 12:00:00 AM | 56 | 35 | 30.5 | 87 | MURO | 31.5 | 3 | 87.143
B-19388 NATIVA | 191 | IND. MURO 5000 GF | MUROS PISO 13 APTO 1310 Y 1311 TORRE 4 | 2026-02-12 | 4/9/2026 12:00:00 AM | 56 | 35 | 30.7 | 88 | MURO | 31.5 | 3 | 87.714
B-19388 NATIVA | 191 | EVOLUTION 5000 PSI | MUROS P9 AP 901-912 TORRE 5 | 2026-02-14 | 4/11/2026 12:00:00 AM | 56 | 35 | 39.1 | 112 | MURO | 37.6 | 3 | 111.714
B-19388 NATIVA | 191 | EVOLUTION 5000 PSI | MUROS P9 AP 901-912 TORRE 5 | 2026-02-14 | 4/11/2026 12:00:00 AM | 56 | 35 | 33.8 | 97 | MURO | 37.6 | 3 | 96.571
B-19388 NATIVA | 191 | EVOLUTION 5000 PSI | MUROS P9 AP 901-912 TORRE 5 | 2026-02-14 | 4/11/2026 12:00:00 AM | 56 | 35 | 39.9 | 114 | MURO | 37.6 | 3 | 114
B-19388 NATIVA | 191 | IND. MURO 5000 GF | MUROS PISO 14 APTO 1410 Y 1411 TORRE 4 | 2026-02-19 | 4/16/2026 12:00:00 AM | 56 | 35 | 37.2 | 106 | MURO | 36.867 | 3 | 106.286
B-19388 NATIVA | 191 | IND. MURO 5000 GF | MUROS PISO 14 APTO 1410 Y 1411 TORRE 4 | 2026-02-19 | 4/16/2026 12:00:00 AM | 56 | 35 | 37.5 | 107 | MURO | 36.867 | 3 | 107.143
B-19388 NATIVA | 191 | IND. MURO 5000 GF | MUROS PISO 14 APTO 1410 Y 1411 TORRE 4 | 2026-02-19 | 4/16/2026 12:00:00 AM | 56 | 35 | 35.9 | 103 | MURO | 36.867 | 3 | 102.571
B-19388 NATIVA | 191 | EVOLUTION 5000 PSI | MUROS AP 1004-1005 TORRE 5 | 2026-02-20 | 4/17/2026 12:00:00 AM | 56 | 35 | 38.6 | 110 | MURO | 38.133 | 3 | 110.286
B-19388 NATIVA | 191 | EVOLUTION 5000 PSI | MUROS AP 1004-1005 TORRE 5 | 2026-02-20 | 4/17/2026 12:00:00 AM | 56 | 35 | 39 | 112 | MURO | 38.133 | 3 | 111.429
B-19388 NATIVA | 191 | EVOLUTION 5000 PSI | MUROS AP 1004-1005 TORRE 5 | 2026-02-20 | 4/17/2026 12:00:00 AM | 56 | 35 | 36.8 | 105 | MURO | 38.133 | 3 | 105.143
B-19388 NATIVA | 191 | IND. MURO 5000 GF | MUROS AP 1201-1212 TORRE 5 | 2026-03-09 | 5/4/2026 12:00:00 AM | 56 | 35 | 48.5 | 138 | MURO | 30.767 | 3 | 138.571
B-19388 NATIVA | 191 | IND. MURO 5000 GF | MUROS AP 1201-1212 TORRE 5 | 2026-03-09 | 5/4/2026 12:00:00 AM | 56 | 35 | 23.5 | 67 | MURO | 30.767 | 3 | 67.143
B-19388 NATIVA | 191 | IND. MURO 5000 GF | MUROS AP 1201-1212 TORRE 5 | 2026-03-09 | 5/4/2026 12:00:00 AM | 56 | 35 | 20.3 | 58 | MURO | 30.767 | 3 | 58
B-19388 NATIVA | 191 | IND. MURO 5000 GF | MUROS PISO 17 APTO 1701 Y 1712 TORRE 4 | 2026-03-12 | 5/7/2026 12:00:00 AM | 56 | 35 | 38.2 | 109 | MURO | 38.333 | 3 | 109.143
B-19388 NATIVA | 191 | IND. MURO 5000 GF | MUROS PISO 17 APTO 1701 Y 1712 TORRE 4 | 2026-03-12 | 5/7/2026 12:00:00 AM | 56 | 35 | 33.8 | 96 | MURO | 38.333 | 3 | 96.571
B-19388 NATIVA | 191 | IND. MURO 5000 GF | MUROS PISO 17 APTO 1701 Y 1712 TORRE 4 | 2026-03-12 | 5/7/2026 12:00:00 AM | 56 | 35 | 43 | 123 | MURO | 38.333 | 3 | 122.857
B-19388 NATIVA | 191 | IND. MURO 5000 GF | MUROS PISO 19 APTO 1901 Y 1912 TORRE 4 | 2026-03-28 | 5/23/2026 12:00:00 AM | 56 | 35 | 30.2 | 86 | MURO | 30.3 | 3 | 86.286
B-19388 NATIVA | 191 | IND. MURO 5000 GF | MUROS PISO 19 APTO 1901 Y 1912 TORRE 4 | 2026-03-28 | 5/23/2026 12:00:00 AM | 56 | 35 | 35.2 | 101 | MURO | 30.3 | 3 | 100.571
B-19388 NATIVA | 191 | IND. MURO 5000 GF | MUROS PISO 19 APTO 1901 Y 1912 TORRE 4 | 2026-03-28 | 5/23/2026 12:00:00 AM | 56 | 35 | 25.5 | 73 | MURO | 30.3 | 3 | 72.857
B-19388 NATIVA | 191 | IND. MURO 5000 GF | MUROS PISO 20 APTO 2006 Y 2007 TORRE 4 | 2026-04-08 | 6/3/2026 12:00:00 AM | 56 | 35 | 38.4 | 110 | MURO | 35.533 | 3 | 109.714
B-19388 NATIVA | 191 | IND. MURO 5000 GF | MUROS PISO 20 APTO 2006 Y 2007 TORRE 4 | 2026-04-08 | 6/3/2026 12:00:00 AM | 56 | 35 | 36.7 | 105 | MURO | 35.533 | 3 | 104.857
B-19388 NATIVA | 191 | IND. MURO 5000 GF | MUROS PISO 20 APTO 2006 Y 2007 TORRE 4 | 2026-04-08 | 6/3/2026 12:00:00 AM | 56 | 35 | 31.5 | 90 | MURO | 35.533 | 3 | 90
B-19388 NATIVA | 191 | IND. MURO 5000 GF | MUROS P1611-1610 TORRE 5 | 2026-04-15 | 6/10/2026 12:00:00 AM | 56 | 35 | 39.5 | 113 | MURO | 41.067 | 3 | 112.857
B-19388 NATIVA | 191 | IND. MURO 5000 GF | MUROS P1611-1610 TORRE 5 | 2026-04-15 | 6/10/2026 12:00:00 AM | 56 | 35 | 41.3 | 118 | MURO | 41.067 | 3 | 118
B-19388 NATIVA | 191 | IND. MURO 5000 GF | MUROS P1611-1610 TORRE 5 | 2026-04-15 | 6/10/2026 12:00:00 AM | 56 | 35 | 42.4 | 121 | MURO | 41.067 | 3 | 121.143
B-19388 NATIVA | 190.5 | TREMIE 4500 | PILOTES 34 TORRE 4 Y 29 TORRE 5 | 2025-04-28 | 6/23/2025 12:00:00 AM | 56 | 31 | 37 | 119 |  | 32.933 | 3 | 119.355
B-19388 NATIVA | 190.5 | TREMIE 4500 | PILOTES 34 TORRE 4 Y 29 TORRE 5 | 2025-04-28 | 6/23/2025 12:00:00 AM | 56 | 31 | 30.2 | 98 |  | 32.933 | 3 | 97.419
B-19388 NATIVA | 190.5 | TREMIE 4500 | PILOTES 34 TORRE 4 Y 29 TORRE 5 | 2025-04-28 | 6/23/2025 12:00:00 AM | 56 | 31 | 31.6 | 102 |  | 32.933 | 3 | 101.935
B-19388 NATIVA | 190.5 | TREMIE 4500 | PILOTES 3 TORRE 4 Y 86 TORRE 5 | 2025-05-06 | 7/1/2025 12:00:00 AM | 56 | 31 | 34.3 | 110 |  | 33.667 | 3 | 110.645
B-19388 NATIVA | 190.5 | TREMIE 4500 | PILOTES 3 TORRE 4 Y 86 TORRE 5 | 2025-05-06 | 7/1/2025 12:00:00 AM | 56 | 31 | 27.3 | 88 |  | 33.667 | 3 | 88.065
B-19388 NATIVA | 190.5 | TREMIE 4500 | PILOTES 3 TORRE 4 Y 86 TORRE 5 | 2025-05-06 | 7/1/2025 12:00:00 AM | 56 | 31 | 39.4 | 127 |  | 33.667 | 3 | 127.097
B-19388 NATIVA | 190.5 | TREMIE 4500 | PILOTE 62 TORRE 5 | 2025-05-09 | 7/4/2025 12:00:00 AM | 56 | 31 | 37.7 | 122 |  | 33.833 | 3 | 121.613
B-19388 NATIVA | 190.5 | TREMIE 4500 | PILOTE 62 TORRE 5 | 2025-05-09 | 7/4/2025 12:00:00 AM | 56 | 31 | 27.6 | 89 |  | 33.833 | 3 | 89.032
B-19388 NATIVA | 190.5 | TREMIE 4500 | PILOTE 62 TORRE 5 | 2025-05-09 | 7/4/2025 12:00:00 AM | 56 | 31 | 36.2 | 117 |  | 33.833 | 3 | 116.774
B-19388 NATIVA | 190.5 | TREMIE 4500 | PILOTES 62 TORRE 4 Y 17 TORRE 5 | 2025-05-12 | 7/7/2025 12:00:00 AM | 56 | 31 | 32.2 | 104 |  | 29.433 | 3 | 103.871
B-19388 NATIVA | 190.5 | TREMIE 4500 | PILOTES 62 TORRE 4 Y 17 TORRE 5 | 2025-05-12 | 7/7/2025 12:00:00 AM | 56 | 31 | 29.3 | 94 |  | 29.433 | 3 | 94.516
B-19388 NATIVA | 190.5 | TREMIE 4500 | PILOTES 62 TORRE 4 Y 17 TORRE 5 | 2025-05-12 | 7/7/2025 12:00:00 AM | 56 | 31 | 26.8 | 86 |  | 29.433 | 3 | 86.452
B-19388 NATIVA | 190.5 | TREMIE 4500 | PILOTES 40 TORRE 5 Y 44 TORRE 4 | 2025-05-20 | 7/15/2025 12:00:00 AM | 56 | 31 | 31.2 | 101 |  | 31.8 | 3 | 100.645
B-19388 NATIVA | 190.5 | TREMIE 4500 | PILOTES 40 TORRE 5 Y 44 TORRE 4 | 2025-05-20 | 7/15/2025 12:00:00 AM | 56 | 31 | 34.5 | 111 |  | 31.8 | 3 | 111.29
B-19388 NATIVA | 190.5 | TREMIE 4500 | PILOTES 40 TORRE 5 Y 44 TORRE 4 | 2025-05-20 | 7/15/2025 12:00:00 AM | 56 | 31 | 29.7 | 96 |  | 31.8 | 3 | 95.806
B-19388 NATIVA | 190.5 | TREMIE 4500 | PILOTES 10 TORRE 4 Y 69 TORRE 5 | 2025-05-23 | 7/18/2025 12:00:00 AM | 56 | 31 | 37.5 | 121 |  | 37.567 | 3 | 120.968
B-19388 NATIVA | 190.5 | TREMIE 4500 | PILOTES 10 TORRE 4 Y 69 TORRE 5 | 2025-05-23 | 7/18/2025 12:00:00 AM | 56 | 31 | 37.2 | 120 |  | 37.567 | 3 | 120
B-19388 NATIVA | 190.5 | TREMIE 4500 | PILOTES 10 TORRE 4 Y 69 TORRE 5 | 2025-05-23 | 7/18/2025 12:00:00 AM | 56 | 31 | 38 | 122 |  | 37.567 | 3 | 122.581
B-19388 NATIVA | 190.5 | TREMIE 4500 | PILOTES 14 TORRE 4 Y 27 TORRE 5 | 2025-05-23 | 7/18/2025 12:00:00 AM | 56 | 31 | 35.4 | 114 |  | 33.667 | 3 | 114.194
B-19388 NATIVA | 190.5 | TREMIE 4500 | PILOTES 14 TORRE 4 Y 27 TORRE 5 | 2025-05-23 | 7/18/2025 12:00:00 AM | 56 | 31 | 30.8 | 99 |  | 33.667 | 3 | 99.355
B-19388 NATIVA | 190.5 | TREMIE 4500 | PILOTES 14 TORRE 4 Y 27 TORRE 5 | 2025-05-23 | 7/18/2025 12:00:00 AM | 56 | 31 | 34.8 | 112 |  | 33.667 | 3 | 112.258
B-19388 NATIVA | 190.5 | TREMIE 4500 | PILOTES 60 TORRE 4 Y 75 TORRE 5 | 2025-05-22 | 7/17/2025 12:00:00 AM | 56 | 31 | 33.2 | 107 |  | 32.667 | 3 | 107.097
B-19388 NATIVA | 190.5 | TREMIE 4500 | PILOTES 60 TORRE 4 Y 75 TORRE 5 | 2025-05-22 | 7/17/2025 12:00:00 AM | 56 | 31 | 32.1 | 103 |  | 32.667 | 3 | 103.548
B-19388 NATIVA | 190.5 | TREMIE 4500 | PILOTES 60 TORRE 4 Y 75 TORRE 5 | 2025-05-22 | 7/17/2025 12:00:00 AM | 56 | 31 | 32.7 | 105 |  | 32.667 | 3 | 105.484
B-19388 NATIVA | 190.5 | TREMIE 4500 | PILOTE 92 TORRE 5 | 2025-05-30 | 7/25/2025 12:00:00 AM | 56 | 31 | 29.5 | 95 |  | 29.133 | 3 | 95.161
B-19388 NATIVA | 190.5 | TREMIE 4500 | PILOTE 92 TORRE 5 | 2025-05-30 | 7/25/2025 12:00:00 AM | 56 | 31 | 28.1 | 91 |  | 29.133 | 3 | 90.645
B-19388 NATIVA | 190.5 | TREMIE 4500 | PILOTE 92 TORRE 5 | 2025-05-30 | 7/25/2025 12:00:00 AM | 56 | 31 | 29.8 | 96 |  | 29.133 | 3 | 96.129
B-19388 NATIVA | 190.5 | TREMIE 4500 | PILOTES 12-29 TORRE 4 | 2025-05-30 | 7/25/2025 12:00:00 AM | 56 | 31 | 29.9 | 96 |  | 31.333 | 3 | 96.452
B-19388 NATIVA | 190.5 | TREMIE 4500 | PILOTES 12-29 TORRE 4 | 2025-05-30 | 7/25/2025 12:00:00 AM | 56 | 31 | 33.8 | 109 |  | 31.333 | 3 | 109.032
B-19388 NATIVA | 190.5 | TREMIE 4500 | PILOTES 12-29 TORRE 4 | 2025-05-30 | 7/25/2025 12:00:00 AM | 56 | 31 | 30.3 | 98 |  | 31.333 | 3 | 97.742
B-19388 NATIVA | 190.5 | TREMIE 4500 | PILOTE 45 TORRE 4 | 2025-05-31 | 7/26/2025 12:00:00 AM | 56 | 31 | 33.1 | 107 |  | 31.467 | 3 | 106.774
B-19388 NATIVA | 190.5 | TREMIE 4500 | PILOTE 45 TORRE 4 | 2025-05-31 | 7/26/2025 12:00:00 AM | 56 | 31 | 38.9 | 125 |  | 31.467 | 3 | 125.484
B-19388 NATIVA | 190.5 | TREMIE 4500 | PILOTE 45 TORRE 4 | 2025-05-31 | 7/26/2025 12:00:00 AM | 56 | 31 | 22.4 | 72 |  | 31.467 | 3 | 72.258
B-19388 NATIVA | 190.5 | TREMIE 4500 | PILOTES 26 TORRE 4 Y 28 TORRE 5 | 2025-06-04 | 7/30/2025 12:00:00 AM | 56 | 31 | 38.3 | 124 |  | 37.6 | 3 | 123.548
B-19388 NATIVA | 190.5 | TREMIE 4500 | PILOTES 26 TORRE 4 Y 28 TORRE 5 | 2025-06-04 | 7/30/2025 12:00:00 AM | 56 | 31 | 37 | 119 |  | 37.6 | 3 | 119.355
B-19388 NATIVA | 190.5 | TREMIE 4500 | PILOTES 26 TORRE 4 Y 28 TORRE 5 | 2025-06-04 | 7/30/2025 12:00:00 AM | 56 | 31 | 37.5 | 121 |  | 37.6 | 3 | 120.968
B-19388 NATIVA | 190.5 | TREMIE 4500 | PILOTES 85 TORRE 4 Y 71 TORRE 5 | 2025-06-05 | 7/31/2025 12:00:00 AM | 56 | 31 | 33 | 106 |  | 35.467 | 3 | 106.452
B-19388 NATIVA | 190.5 | TREMIE 4500 | PILOTES 85 TORRE 4 Y 71 TORRE 5 | 2025-06-05 | 7/31/2025 12:00:00 AM | 56 | 31 | 37.8 | 122 |  | 35.467 | 3 | 121.935
B-19388 NATIVA | 190.5 | TREMIE 4500 | PILOTES 85 TORRE 4 Y 71 TORRE 5 | 2025-06-05 | 7/31/2025 12:00:00 AM | 56 | 31 | 35.6 | 115 |  | 35.467 | 3 | 114.839
B-19388 NATIVA | 190.5 | TREMIE 4500 | PILOTES 47 TORRE 4 Y 68 TORRE 5 | 2025-06-06 | 8/1/2025 12:00:00 AM | 56 | 31 | 39.6 | 128 |  | 37.733 | 3 | 127.742
B-19388 NATIVA | 190.5 | TREMIE 4500 | PILOTES 47 TORRE 4 Y 68 TORRE 5 | 2025-06-06 | 8/1/2025 12:00:00 AM | 56 | 31 | 36.9 | 119 |  | 37.733 | 3 | 119.032
B-19388 NATIVA | 190.5 | TREMIE 4500 | PILOTES 47 TORRE 4 Y 68 TORRE 5 | 2025-06-06 | 8/1/2025 12:00:00 AM | 56 | 31 | 36.7 | 118 |  | 37.733 | 3 | 118.387
B-19388 NATIVA | 190.5 | TREMIE 4500 | PILOTE 27 TORRE 4 | 2025-06-07 | 8/2/2025 12:00:00 AM | 56 | 31 | 28 | 90 |  | 30.633 | 3 | 90.323
B-19388 NATIVA | 190.5 | TREMIE 4500 | PILOTE 27 TORRE 4 | 2025-06-07 | 8/2/2025 12:00:00 AM | 56 | 31 | 32.5 | 105 |  | 30.633 | 3 | 104.839
B-19388 NATIVA | 190.5 | TREMIE 4500 | PILOTE 27 TORRE 4 | 2025-06-07 | 8/2/2025 12:00:00 AM | 56 | 31 | 31.4 | 101 |  | 30.633 | 3 | 101.29
B-19388 NATIVA | 190.5 | TREMIE 4500 | PILOTE 79 TORRE 4 | 2025-06-11 | 8/6/2025 12:00:00 AM | 56 | 31 | 40.1 | 129 |  | 38.8 | 3 | 129.355
B-19388 NATIVA | 190.5 | TREMIE 4500 | PILOTE 79 TORRE 4 | 2025-06-11 | 8/6/2025 12:00:00 AM | 56 | 31 | 37.3 | 120 |  | 38.8 | 3 | 120.323
B-19388 NATIVA | 190.5 | TREMIE 4500 | PILOTE 79 TORRE 4 | 2025-06-11 | 8/6/2025 12:00:00 AM | 56 | 31 | 39 | 126 |  | 38.8 | 3 | 125.806
B-19388 NATIVA | 190.5 | TREMIE 4500 | PILOTES 59-65 TORRE 5 | 2025-06-11 | 8/6/2025 12:00:00 AM | 56 | 31 | 33.9 | 109 |  | 36 | 3 | 109.355
B-19388 NATIVA | 190.5 | TREMIE 4500 | PILOTES 59-65 TORRE 5 | 2025-06-11 | 8/6/2025 12:00:00 AM | 56 | 31 | 37 | 119 |  | 36 | 3 | 119.355
B-19388 NATIVA | 190.5 | TREMIE 4500 | PILOTES 59-65 TORRE 5 | 2025-06-11 | 8/6/2025 12:00:00 AM | 56 | 31 | 37.1 | 120 |  | 36 | 3 | 119.677
B-19388 NATIVA | 190.5 | TREMIE 4500 | PILOTE 92 TORRE 4 | 2025-06-16 | 8/11/2025 12:00:00 AM | 56 | 31 | 42 | 135 |  | 41.367 | 3 | 135.484
B-19388 NATIVA | 190.5 | TREMIE 4500 | PILOTE 92 TORRE 4 | 2025-06-16 | 8/11/2025 12:00:00 AM | 56 | 31 | 38.7 | 125 |  | 41.367 | 3 | 124.839
B-19388 NATIVA | 190.5 | TREMIE 4500 | PILOTE 92 TORRE 4 | 2025-06-16 | 8/11/2025 12:00:00 AM | 56 | 31 | 43.4 | 140 |  | 41.367 | 3 | 140
B-19388 NATIVA | 190.5 | TREMIE 4500 | ILOTE 78 TORRE 5 | 2025-07-10 | 9/4/2025 12:00:00 AM | 56 | 31 | 40.6 | 131 |  | 38.3 | 3 | 130.968
B-19388 NATIVA | 190.5 | TREMIE 4500 | ILOTE 78 TORRE 5 | 2025-07-10 | 9/4/2025 12:00:00 AM | 56 | 31 | 35.7 | 115 |  | 38.3 | 3 | 115.161
B-19388 NATIVA | 190.5 | TREMIE 4500 | ILOTE 78 TORRE 5 | 2025-07-10 | 9/4/2025 12:00:00 AM | 56 | 31 | 38.6 | 125 |  | 38.3 | 3 | 124.516
B-19388 NATIVA | 190.5 | IND. MURO 4000 GF | CIMENTACION EJES (12-14) (A-J) TORRE 4 | 2025-08-30 | 10/25/2025 12:00:00 AM | 56 | 28 | 25.9 | 92 |  | 28.233 | 3 | 92.5
B-19388 NATIVA | 190.5 | IND. MURO 4000 GF | CIMENTACION EJES (12-14) (A-J) TORRE 4 | 2025-08-30 | 10/25/2025 12:00:00 AM | 56 | 28 | 29.3 | 104 |  | 28.233 | 3 | 104.643
B-19388 NATIVA | 190.5 | IND. MURO 4000 GF | CIMENTACION EJES (12-14) (A-J) TORRE 4 | 2025-08-30 | 10/25/2025 12:00:00 AM | 56 | 28 | 29.5 | 105 |  | 28.233 | 3 | 105.357
B-19388 NATIVA | 190.5 | IND. MURO 4000 GF | CIMENTACION EJES (14-16) (A-J) TORRE 4 | 2025-08-30 | 10/25/2025 12:00:00 AM | 56 | 28 | 30.5 | 109 |  | 31.3 | 3 | 108.929
B-19388 NATIVA | 190.5 | IND. MURO 4000 GF | CIMENTACION EJES (14-16) (A-J) TORRE 4 | 2025-08-30 | 10/25/2025 12:00:00 AM | 56 | 28 | 31.2 | 111 |  | 31.3 | 3 | 111.429
B-19388 NATIVA | 190.5 | IND. MURO 4000 GF | CIMENTACION EJES (14-16) (A-J) TORRE 4 | 2025-08-30 | 10/25/2025 12:00:00 AM | 56 | 28 | 32.2 | 115 |  | 31.3 | 3 | 115
B-19388 NATIVA | 191 | IND. MURO 4000 PSI | CIMENTACION EJES (15-16) (A-J) TORRE 5 | 2025-10-07 | 12/2/2025 12:00:00 AM | 56 | 28 | 31 | 111 |  | 31.7 | 3 | 110.714
B-19388 NATIVA | 191 | IND. MURO 4000 PSI | CIMENTACION EJES (15-16) (A-J) TORRE 5 | 2025-10-07 | 12/2/2025 12:00:00 AM | 56 | 28 | 30.1 | 107 |  | 31.7 | 3 | 107.5
B-19388 NATIVA | 191 | IND. MURO 4000 PSI | CIMENTACION EJES (15-16) (A-J) TORRE 5 | 2025-10-07 | 12/2/2025 12:00:00 AM | 56 | 28 | 34 | 121 |  | 31.7 | 3 | 121.429
B-19388 NATIVA | 191 | IND. MURO 4000 PSI | CIMENTACION EJES (17-18) (A-J) TORRE 5 | 2025-10-07 | 12/2/2025 12:00:00 AM | 56 | 28 | 29.9 | 107 |  | 29.967 | 3 | 106.786
B-19388 NATIVA | 191 | IND. MURO 4000 PSI | CIMENTACION EJES (17-18) (A-J) TORRE 5 | 2025-10-07 | 12/2/2025 12:00:00 AM | 56 | 28 | 31.3 | 112 |  | 29.967 | 3 | 111.786
B-19388 NATIVA | 191 | IND. MURO 4000 PSI | CIMENTACION EJES (17-18) (A-J) TORRE 5 | 2025-10-07 | 12/2/2025 12:00:00 AM | 56 | 28 | 28.7 | 103 |  | 29.967 | 3 | 102.5
B-19388 NATIVA | 191 | IND. MURO 4000 PSI | PARTE INFERIOR MUROS ESCALERAS SOTANO Y COLUMNA EJE 8-D COMUNAL 3 | 2025-11-22 | 1/17/2026 12:00:00 AM | 56 | 28 | 26.2 | 93 | MURO | 27.933 | 3 | 93.571
B-19388 NATIVA | 191 | IND. MURO 4000 PSI | PARTE INFERIOR MUROS ESCALERAS SOTANO Y COLUMNA EJE 8-D COMUNAL 3 | 2025-11-22 | 1/17/2026 12:00:00 AM | 56 | 28 | 28.6 | 102 | MURO | 27.933 | 3 | 102.143
B-19388 NATIVA | 191 | IND. MURO 4000 PSI | PARTE INFERIOR MUROS ESCALERAS SOTANO Y COLUMNA EJE 8-D COMUNAL 3 | 2025-11-22 | 1/17/2026 12:00:00 AM | 56 | 28 | 29 | 103 | MURO | 27.933 | 3 | 103.571
B-19388 NATIVA | 191 | IND. MURO 4000 PSI | VIGA CIMENTACION V-11 Y ZARPA SALON COMUNAL 3 | 2025-11-27 | 1/22/2026 12:00:00 AM | 56 | 28 | 39.2 | 140 |  | 33.033 | 3 | 140
B-19388 NATIVA | 191 | IND. MURO 4000 PSI | VIGA CIMENTACION V-11 Y ZARPA SALON COMUNAL 3 | 2025-11-27 | 1/22/2026 12:00:00 AM | 56 | 28 | 30.2 | 108 |  | 33.033 | 3 | 107.857
B-19388 NATIVA | 191 | IND. MURO 4000 PSI | VIGA CIMENTACION V-11 Y ZARPA SALON COMUNAL 3 | 2025-11-27 | 1/22/2026 12:00:00 AM | 56 | 28 | 29.7 | 106 |  | 33.033 | 3 | 106.071
B-19388 NATIVA | 191 | CONVENCIONAL 4000 GC 6" | PLACA PISO 1 EJES 3-4 Y A-C SALON COMUNAL 3 | 2025-12-19 | 2/13/2026 12:00:00 AM | 56 | 28 | 27.4 | 98 | PLACA | 32.267 | 3 | 97.857
B-19388 NATIVA | 191 | CONVENCIONAL 4000 GC 6" | PLACA PISO 1 EJES 3-4 Y A-C SALON COMUNAL 3 | 2025-12-19 | 2/13/2026 12:00:00 AM | 56 | 28 | 34.4 | 123 | PLACA | 32.267 | 3 | 122.857
B-19388 NATIVA | 191 | CONVENCIONAL 4000 GC 6" | PLACA PISO 1 EJES 3-4 Y A-C SALON COMUNAL 3 | 2025-12-19 | 2/13/2026 12:00:00 AM | 56 | 28 | 35 | 125 | PLACA | 32.267 | 3 | 125
B-19388 NATIVA | 191 | CONVENCIONAL 4000 PSI GC | COLUMNAS PISO 1 EJES 5-A Y 5-B SALON COMUNAL 3 | 2026-02-11 | 4/8/2026 12:00:00 AM | 56 | 28 | 28 | 100 |  | 28.767 | 3 | 100
B-19388 NATIVA | 191 | CONVENCIONAL 4000 PSI GC | COLUMNAS PISO 1 EJES 5-A Y 5-B SALON COMUNAL 3 | 2026-02-11 | 4/8/2026 12:00:00 AM | 56 | 28 | 28.2 | 101 |  | 28.767 | 3 | 100.714
B-19388 NATIVA | 191 | CONVENCIONAL 4000 PSI GC | COLUMNAS PISO 1 EJES 5-A Y 5-B SALON COMUNAL 3 | 2026-02-11 | 4/8/2026 12:00:00 AM | 56 | 28 | 30.1 | 107 |  | 28.767 | 3 | 107.5
B-19388 NATIVA | 191 | CONVENCIONAL 4000 PSI GC | ZARPA COSTADO SUR EJE 8-9 SALON COMUNAL 3 | 2026-04-13 | 6/8/2026 12:00:00 AM | 56 | 28 | 25 | 89 |  | 27.533 | 3 | 89.286
B-19388 NATIVA | 191 | CONVENCIONAL 4000 PSI GC | ZARPA COSTADO SUR EJE 8-9 SALON COMUNAL 3 | 2026-04-13 | 6/8/2026 12:00:00 AM | 56 | 28 | 26.6 | 95 |  | 27.533 | 3 | 95
B-19388 NATIVA | 191 | CONVENCIONAL 4000 PSI GC | ZARPA COSTADO SUR EJE 8-9 SALON COMUNAL 3 | 2026-04-13 | 6/8/2026 12:00:00 AM | 56 | 28 | 31 | 110 |  | 27.533 | 3 | 110.714
B-19388 NATIVA | 191 | CONVENCIONAL 4000 PSI GC | MURO CONTENCION COSTADO SUR PARTE INFERIOR EJE 8-9 SALON COMUNAL 3 | 2026-04-14 | 6/9/2026 12:00:00 AM | 56 | 28 | 29.4 | 105 | MURO | 31.233 | 3 | 105
B-19388 NATIVA | 191 | CONVENCIONAL 4000 PSI GC | MURO CONTENCION COSTADO SUR PARTE INFERIOR EJE 8-9 SALON COMUNAL 3 | 2026-04-14 | 6/9/2026 12:00:00 AM | 56 | 28 | 32.5 | 116 | MURO | 31.233 | 3 | 116.071
B-19388 NATIVA | 191 | CONVENCIONAL 4000 PSI GC | MURO CONTENCION COSTADO SUR PARTE INFERIOR EJE 8-9 SALON COMUNAL 3 | 2026-04-14 | 6/9/2026 12:00:00 AM | 56 | 28 | 31.8 | 113 | MURO | 31.233 | 3 | 113.571
B-19388 NATIVA | 191 | CONVENCIONAL 4000 PSI GC | PLACA PISO 2 EJES 7-8 A-C SALON COMUNAL 3 | 2026-04-18 | 6/13/2026 12:00:00 AM | 56 | 28 | 33 | 118 | PLACA | 30.8 | 3 | 117.857
B-19388 NATIVA | 191 | CONVENCIONAL 4000 PSI GC | PLACA PISO 2 EJES 7-8 A-C SALON COMUNAL 3 | 2026-04-18 | 6/13/2026 12:00:00 AM | 56 | 28 | 29.5 | 105 | PLACA | 30.8 | 3 | 105.357
B-19388 NATIVA | 191 | CONVENCIONAL 4000 PSI GC | PLACA PISO 2 EJES 7-8 A-C SALON COMUNAL 3 | 2026-04-18 | 6/13/2026 12:00:00 AM | 56 | 28 | 29.9 | 107 | PLACA | 30.8 | 3 | 106.786
B-19388 NATIVA | 191 | IND MUROS 4000 PSI GF | COLUMNAS PISO 1 A MEZZANINE A'-3 B'-3 Y MURO ESCALERA PRINCIPAL SALON COMUNAL 2 | 2026-04-20 | 6/15/2026 12:00:00 AM | 56 | 28 | 25.7 | 92 | MURO | 24.5 | 3 | 91.786
B-19388 NATIVA | 191 | IND MUROS 4000 PSI GF | COLUMNAS PISO 1 A MEZZANINE A'-3 B'-3 Y MURO ESCALERA PRINCIPAL SALON COMUNAL 2 | 2026-04-20 | 6/15/2026 12:00:00 AM | 56 | 28 | 24.3 | 87 | MURO | 24.5 | 3 | 86.786
B-19388 NATIVA | 191 | IND MUROS 4000 PSI GF | COLUMNAS PISO 1 A MEZZANINE A'-3 B'-3 Y MURO ESCALERA PRINCIPAL SALON COMUNAL 2 | 2026-04-20 | 6/15/2026 12:00:00 AM | 56 | 28 | 23.5 | 84 | MURO | 24.5 | 3 | 83.929
B-19388 NATIVA | 191 | IND. MURO 4000 GF | MUROS PISO 21 APTO 2110 Y 2111 TORRE 4 | 2026-04-20 | 6/15/2026 12:00:00 AM | 56 | 28 | 32.6 | 116 | MURO | 31.533 | 3 | 116.429
B-19388 NATIVA | 191 | IND. MURO 4000 GF | MUROS PISO 21 APTO 2110 Y 2111 TORRE 4 | 2026-04-20 | 6/15/2026 12:00:00 AM | 56 | 28 | 31.4 | 112 | MURO | 31.533 | 3 | 112.143
B-19388 NATIVA | 191 | IND. MURO 4000 GF | MUROS PISO 21 APTO 2110 Y 2111 TORRE 4 | 2026-04-20 | 6/15/2026 12:00:00 AM | 56 | 28 | 30.6 | 109 | MURO | 31.533 | 3 | 109.286
B-19388 NATIVA | 191 | CONVENCIONAL 4000 PSI GC | MURO CONTENCION COSTADO SUR PARTE SUPERIOR EJE 8-9 SALON COMUNAL 3 | 2026-04-20 | 6/15/2026 12:00:00 AM | 56 | 28 | 27.4 | 98 | MURO | 30.7 | 3 | 97.857
B-19388 NATIVA | 191 | CONVENCIONAL 4000 PSI GC | MURO CONTENCION COSTADO SUR PARTE SUPERIOR EJE 8-9 SALON COMUNAL 3 | 2026-04-20 | 6/15/2026 12:00:00 AM | 56 | 28 | 32.7 | 117 | MURO | 30.7 | 3 | 116.786
B-19388 NATIVA | 191 | CONVENCIONAL 4000 PSI GC | MURO CONTENCION COSTADO SUR PARTE SUPERIOR EJE 8-9 SALON COMUNAL 3 | 2026-04-20 | 6/15/2026 12:00:00 AM | 56 | 28 | 32 | 114 | MURO | 30.7 | 3 | 114.286
B-19388 NATIVA | 190.5 | TREMIE 3500 | PILOTES 22-50-53 COMUNAL 3 | 2025-05-27 | 7/22/2025 12:00:00 AM | 56 | 24 | 30.6 | 127 |  | 26.7 | 3 | 127.5
B-19388 NATIVA | 190.5 | TREMIE 3500 | PILOTES 22-50-53 COMUNAL 3 | 2025-05-27 | 7/22/2025 12:00:00 AM | 56 | 24 | 23.2 | 97 |  | 26.7 | 3 | 96.667
B-19388 NATIVA | 190.5 | TREMIE 3500 | PILOTES 22-50-53 COMUNAL 3 | 2025-05-27 | 7/22/2025 12:00:00 AM | 56 | 24 | 26.3 | 110 |  | 26.7 | 3 | 109.583
B-19388 NATIVA | 190.5 | TREMIE 3500 | PILOTE 5 COMUNAL 3 | 2025-05-31 | 7/26/2025 12:00:00 AM | 56 | 24 | 33.9 | 141 |  | 27.7 | 3 | 141.25
B-19388 NATIVA | 190.5 | TREMIE 3500 | PILOTE 5 COMUNAL 3 | 2025-05-31 | 7/26/2025 12:00:00 AM | 56 | 24 | 24.4 | 102 |  | 27.7 | 3 | 101.667
B-19388 NATIVA | 190.5 | TREMIE 3500 | PILOTE 5 COMUNAL 3 | 2025-05-31 | 7/26/2025 12:00:00 AM | 56 | 24 | 24.8 | 103 |  | 27.7 | 3 | 103.333
B-19388 NATIVA | 190.5 | TREMIE 3500 | PILOTES 6-29-57 COMUNAL 3 | 2025-06-04 | 7/30/2025 12:00:00 AM | 56 | 24 | 22.9 | 95 |  | 25.433 | 3 | 95.417
B-19388 NATIVA | 190.5 | TREMIE 3500 | PILOTES 6-29-57 COMUNAL 3 | 2025-06-04 | 7/30/2025 12:00:00 AM | 56 | 24 | 25.4 | 106 |  | 25.433 | 3 | 105.833
B-19388 NATIVA | 190.5 | TREMIE 3500 | PILOTES 6-29-57 COMUNAL 3 | 2025-06-04 | 7/30/2025 12:00:00 AM | 56 | 24 | 28 | 116 |  | 25.433 | 3 | 116.667
B-19388 NATIVA | 190.5 | TREMIE 3500 | PILOTES 9 COMUNAL 2 Y 30 COMUNAL 3 | 2025-06-11 | 8/6/2025 12:00:00 AM | 56 | 24 | 30.6 | 127 |  | 29.4 | 3 | 127.5
B-19388 NATIVA | 190.5 | TREMIE 3500 | PILOTES 9 COMUNAL 2 Y 30 COMUNAL 3 | 2025-06-11 | 8/6/2025 12:00:00 AM | 56 | 24 | 29.7 | 124 |  | 29.4 | 3 | 123.75
B-19388 NATIVA | 190.5 | TREMIE 3500 | PILOTES 9 COMUNAL 2 Y 30 COMUNAL 3 | 2025-06-11 | 8/6/2025 12:00:00 AM | 56 | 24 | 27.9 | 116 |  | 29.4 | 3 | 116.25
B-19388 NATIVA | 190.5 | TREMIE 3500 | PILOTE 16 COMUNAL 3 | 2025-06-14 | 8/9/2025 12:00:00 AM | 56 | 24 | 24.2 | 101 |  | 26.3 | 3 | 100.833
B-19388 NATIVA | 190.5 | TREMIE 3500 | PILOTE 16 COMUNAL 3 | 2025-06-14 | 8/9/2025 12:00:00 AM | 56 | 24 | 27.2 | 113 |  | 26.3 | 3 | 113.333
B-19388 NATIVA | 190.5 | TREMIE 3500 | PILOTE 16 COMUNAL 3 | 2025-06-14 | 8/9/2025 12:00:00 AM | 56 | 24 | 27.5 | 115 |  | 26.3 | 3 | 114.583
B-19388 NATIVA | 190.5 | TREMIE 3500 | PILOTES 3-33 COMUNAL 3 14 COMUNAL 2 | 2025-06-16 | 8/11/2025 12:00:00 AM | 56 | 24 | 27.5 | 115 |  | 25.6 | 3 | 114.583
B-19388 NATIVA | 190.5 | TREMIE 3500 | PILOTES 3-33 COMUNAL 3 14 COMUNAL 2 | 2025-06-16 | 8/11/2025 12:00:00 AM | 56 | 24 | 25 | 104 |  | 25.6 | 3 | 104.167
B-19388 NATIVA | 190.5 | TREMIE 3500 | PILOTES 3-33 COMUNAL 3 14 COMUNAL 2 | 2025-06-16 | 8/11/2025 12:00:00 AM | 56 | 24 | 24.3 | 101 |  | 25.6 | 3 | 101.25
B-19388 NATIVA | 190.5 | TREMIE 3500 | PILOTES 52-71 COMUNAL3 | 2025-06-21 | 8/16/2025 12:00:00 AM | 56 | 24 | 27.9 | 116 |  | 27.6 | 3 | 116.25
B-19388 NATIVA | 190.5 | TREMIE 3500 | PILOTES 52-71 COMUNAL3 | 2025-06-21 | 8/16/2025 12:00:00 AM | 56 | 24 | 28.5 | 118 |  | 27.6 | 3 | 118.75
B-19388 NATIVA | 190.5 | TREMIE 3500 | PILOTES 52-71 COMUNAL3 | 2025-06-21 | 8/16/2025 12:00:00 AM | 56 | 24 | 26.4 | 110 |  | 27.6 | 3 | 110
B-19388 NATIVA | 190.5 | TREMIE 3500 | PILOTES 62-73-75 COMUNAL 3 | 2025-06-24 | 8/19/2025 12:00:00 AM | 56 | 24 | 27.1 | 113 |  | 26.833 | 3 | 112.917
B-19388 NATIVA | 190.5 | TREMIE 3500 | PILOTES 62-73-75 COMUNAL 3 | 2025-06-24 | 8/19/2025 12:00:00 AM | 56 | 24 | 26.5 | 110 |  | 26.833 | 3 | 110.417
B-19388 NATIVA | 190.5 | TREMIE 3500 | PILOTES 62-73-75 COMUNAL 3 | 2025-06-24 | 8/19/2025 12:00:00 AM | 56 | 24 | 26.9 | 112 |  | 26.833 | 3 | 112.083
B-19388 NATIVA | 190.5 | TREMIE 3500 | PILOTES 17-44-66-76 COMUNAL 3 | 2025-06-18 | 8/13/2025 12:00:00 AM | 56 | 24 | 33.9 | 141 |  | 32.6 | 3 | 141.25
B-19388 NATIVA | 190.5 | TREMIE 3500 | PILOTES 17-44-66-76 COMUNAL 3 | 2025-06-18 | 8/13/2025 12:00:00 AM | 56 | 24 | 35.6 | 148 |  | 32.6 | 3 | 148.333
B-19388 NATIVA | 190.5 | TREMIE 3500 | PILOTES 17-44-66-76 COMUNAL 3 | 2025-06-18 | 8/13/2025 12:00:00 AM | 56 | 24 | 28.3 | 118 |  | 32.6 | 3 | 117.917
B-19388 NATIVA | 190.5 | TREMIE 3500 | PILOTES 37-66-72-83 COMUNAL 3 | 2025-06-20 | 8/15/2025 12:00:00 AM | 56 | 24 | 30.4 | 126 |  | 27.533 | 3 | 126.667
B-19388 NATIVA | 190.5 | TREMIE 3500 | PILOTES 37-66-72-83 COMUNAL 3 | 2025-06-20 | 8/15/2025 12:00:00 AM | 56 | 24 | 26.2 | 109 |  | 27.533 | 3 | 109.167
B-19388 NATIVA | 190.5 | TREMIE 3500 | PILOTES 37-66-72-83 COMUNAL 3 | 2025-06-20 | 8/15/2025 12:00:00 AM | 56 | 24 | 26 | 108 |  | 27.533 | 3 | 108.333
B-19388 NATIVA | 190.5 | TREMIE 3500 | PILOTES 12-15-41 COMUNAL 3 | 2025-06-26 | 8/21/2025 12:00:00 AM | 56 | 24 | 33.1 | 138 |  | 31.867 | 3 | 137.917
B-19388 NATIVA | 190.5 | TREMIE 3500 | PILOTES 12-15-41 COMUNAL 3 | 2025-06-26 | 8/21/2025 12:00:00 AM | 56 | 24 | 34.4 | 143 |  | 31.867 | 3 | 143.333
B-19388 NATIVA | 190.5 | TREMIE 3500 | PILOTES 12-15-41 COMUNAL 3 | 2025-06-26 | 8/21/2025 12:00:00 AM | 56 | 24 | 28.1 | 117 |  | 31.867 | 3 | 117.083
B-19388 NATIVA | 190.5 | TREMIE 3500 | PILOTES 6 COMUNAL 2 Y 40-46 COMUNAL 3 | 2025-07-08 | 9/2/2025 12:00:00 AM | 56 | 24 | 27.1 | 113 |  | 26.3 | 3 | 112.917
B-19388 NATIVA | 190.5 | TREMIE 3500 | PILOTES 6 COMUNAL 2 Y 40-46 COMUNAL 3 | 2025-07-08 | 9/2/2025 12:00:00 AM | 56 | 24 | 25 | 104 |  | 26.3 | 3 | 104.167
B-19388 NATIVA | 190.5 | TREMIE 3500 | PILOTES 6 COMUNAL 2 Y 40-46 COMUNAL 3 | 2025-07-08 | 9/2/2025 12:00:00 AM | 56 | 24 | 26.8 | 112 |  | 26.3 | 3 | 111.667
B-19388 NATIVA | 190.5 | TREMIE 3500 | PILOTE 10 COMUNAL 3 | 2025-07-10 | 9/4/2025 12:00:00 AM | 56 | 24 | 25.2 | 105 |  | 27.867 | 3 | 105
B-19388 NATIVA | 190.5 | TREMIE 3500 | PILOTE 10 COMUNAL 3 | 2025-07-10 | 9/4/2025 12:00:00 AM | 56 | 24 | 30 | 125 |  | 27.867 | 3 | 125
B-19388 NATIVA | 190.5 | TREMIE 3500 | PILOTE 10 COMUNAL 3 | 2025-07-10 | 9/4/2025 12:00:00 AM | 56 | 24 | 28.4 | 118 |  | 27.867 | 3 | 118.333
B-19388 NATIVA | 190.5 | TREMIE 3500 | PILOTES 89-90 COMUNAL 3 | 2025-07-10 | 9/4/2025 12:00:00 AM | 56 | 24 | 31.9 | 133 |  | 31.933 | 3 | 132.917
B-19388 NATIVA | 190.5 | TREMIE 3500 | PILOTES 89-90 COMUNAL 3 | 2025-07-10 | 9/4/2025 12:00:00 AM | 56 | 24 | 31.7 | 132 |  | 31.933 | 3 | 132.083
B-19388 NATIVA | 190.5 | TREMIE 3500 | PILOTES 89-90 COMUNAL 3 | 2025-07-10 | 9/4/2025 12:00:00 AM | 56 | 24 | 32.2 | 134 |  | 31.933 | 3 | 134.167
B-19388 NATIVA | 190.5 | TREMIE 3500 | PILOTE 86 COMUNAL3 | 2025-07-11 | 9/5/2025 12:00:00 AM | 56 | 24 | 30.2 | 126 |  | 28.8 | 3 | 125.833
B-19388 NATIVA | 190.5 | TREMIE 3500 | PILOTE 86 COMUNAL3 | 2025-07-11 | 9/5/2025 12:00:00 AM | 56 | 24 | 27.5 | 115 |  | 28.8 | 3 | 114.583
B-19388 NATIVA | 190.5 | TREMIE 3500 | PILOTE 86 COMUNAL3 | 2025-07-11 | 9/5/2025 12:00:00 AM | 56 | 24 | 28.7 | 120 |  | 28.8 | 3 | 119.583
B-19388 NATIVA | 190.5 | TREMIE 3500 | PILOTES 69-82-84 COMUNAL 3 | 2025-07-14 | 9/8/2025 12:00:00 AM | 56 | 24 | 32.1 | 134 |  | 30.833 | 3 | 133.75
B-19388 NATIVA | 190.5 | TREMIE 3500 | PILOTES 69-82-84 COMUNAL 3 | 2025-07-14 | 9/8/2025 12:00:00 AM | 56 | 24 | 33.8 | 141 |  | 30.833 | 3 | 140.833
B-19388 NATIVA | 190.5 | TREMIE 3500 | PILOTES 69-82-84 COMUNAL 3 | 2025-07-14 | 9/8/2025 12:00:00 AM | 56 | 24 | 26.6 | 111 |  | 30.833 | 3 | 110.833
B-19388 NATIVA | 190.5 | TREMIE 3500 | PILOTE 39 COMUNAL 3 | 2025-07-15 | 9/9/2025 12:00:00 AM | 56 | 24 | 30.7 | 128 |  | 31.267 | 3 | 127.917
B-19388 NATIVA | 190.5 | TREMIE 3500 | PILOTE 39 COMUNAL 3 | 2025-07-15 | 9/9/2025 12:00:00 AM | 56 | 24 | 32.1 | 134 |  | 31.267 | 3 | 133.75
B-19388 NATIVA | 190.5 | TREMIE 3500 | PILOTE 39 COMUNAL 3 | 2025-07-15 | 9/9/2025 12:00:00 AM | 56 | 24 | 31 | 129 |  | 31.267 | 3 | 129.167
B-19388 NATIVA | 191 | IND. PLACA 3000 PSI | PLACA PISO 2 ZONA DE LAVADO Y DEPOSITOS TORRE 4 | 2025-09-19 | 11/14/2025 12:00:00 AM | 56 | 21 | 21.9 | 104 | PLACA | 24.333 | 3 | 104.286
B-19388 NATIVA | 191 | IND. PLACA 3000 PSI | PLACA PISO 2 ZONA DE LAVADO Y DEPOSITOS TORRE 4 | 2025-09-19 | 11/14/2025 12:00:00 AM | 56 | 21 | 27.5 | 131 | PLACA | 24.333 | 3 | 130.952
B-19388 NATIVA | 191 | IND. PLACA 3000 PSI | PLACA PISO 2 ZONA DE LAVADO Y DEPOSITOS TORRE 4 | 2025-09-19 | 11/14/2025 12:00:00 AM | 56 | 21 | 23.6 | 112 | PLACA | 24.333 | 3 | 112.381
B-19388 NATIVA | 191 | IND. PLACA 3000 PSI | PLACA PISO 2 APTOS 204-205 TORRE 4 | 2025-09-23 | 11/18/2025 12:00:00 AM | 56 | 21 | 24.2 | 115 | PLACA | 23.567 | 3 | 115.238
B-19388 NATIVA | 191 | IND. PLACA 3000 PSI | PLACA PISO 2 APTOS 204-205 TORRE 4 | 2025-09-23 | 11/18/2025 12:00:00 AM | 56 | 21 | 25 | 119 | PLACA | 23.567 | 3 | 119.048
B-19388 NATIVA | 191 | IND. PLACA 3000 PSI | PLACA PISO 2 APTOS 204-205 TORRE 4 | 2025-09-23 | 11/18/2025 12:00:00 AM | 56 | 21 | 21.5 | 102 | PLACA | 23.567 | 3 | 102.381
B-19388 NATIVA | 191 | IND. PLACA 3000 PSI | PLACA PISO 2 SALA DE REUNIONES Y DEPOSITOS TORRE 4 | 2025-10-06 | 12/1/2025 12:00:00 AM | 56 | 21 | 29.7 | 141 | PLACA | 28.1 | 3 | 141.429
B-19388 NATIVA | 191 | IND. PLACA 3000 PSI | PLACA PISO 2 SALA DE REUNIONES Y DEPOSITOS TORRE 4 | 2025-10-06 | 12/1/2025 12:00:00 AM | 56 | 21 | 27.8 | 132 | PLACA | 28.1 | 3 | 132.381
B-19388 NATIVA | 191 | IND. PLACA 3000 PSI | PLACA PISO 2 SALA DE REUNIONES Y DEPOSITOS TORRE 4 | 2025-10-06 | 12/1/2025 12:00:00 AM | 56 | 21 | 26.8 | 127 | PLACA | 28.1 | 3 | 127.619
B-19388 NATIVA | 191 | IND. PLACA 3000 PSI | PLACA PISO 3 APTOS 302-303 TORRE 4 | 2025-10-14 | 12/9/2025 12:00:00 AM | 56 | 21 | 19.6 | 93 | PLACA | 21.1 | 3 | 93.333
B-19388 NATIVA | 191 | IND. PLACA 3000 PSI | PLACA PISO 3 APTOS 302-303 TORRE 4 | 2025-10-14 | 12/9/2025 12:00:00 AM | 56 | 21 | 22.5 | 107 | PLACA | 21.1 | 3 | 107.143
B-19388 NATIVA | 191 | IND. PLACA 3000 PSI | PLACA PISO 3 APTOS 302-303 TORRE 4 | 2025-10-14 | 12/9/2025 12:00:00 AM | 56 | 21 | 21.2 | 101 | PLACA | 21.1 | 3 | 100.952
B-19388 NATIVA | 191 | IND. PLACA 3000 PSI | PLACA PISO 4 APTOS 402 - 403 | 2025-10-25 | 12/20/2025 12:00:00 AM | 56 | 21 | 37.2 | 177 | PLACA | 27.867 | 3 | 177.143
B-19388 NATIVA | 191 | IND. PLACA 3000 PSI | PLACA PISO 4 APTOS 402 - 403 | 2025-10-25 | 12/20/2025 12:00:00 AM | 56 | 21 | 21.4 | 102 | PLACA | 27.867 | 3 | 101.905
B-19388 NATIVA | 191 | IND. PLACA 3000 PSI | PLACA PISO 4 APTOS 402 - 403 | 2025-10-25 | 12/20/2025 12:00:00 AM | 56 | 21 | 25 | 119 | PLACA | 27.867 | 3 | 119.048
B-19388 NATIVA | 191 | IND. PLACA 3000 PSI | PLACA PISO 4 APTOS 504-505 Y ESCALERA EJES (18-20) PISO 3 A 4 TORRE 4 | 2025-11-01 | 12/27/2025 12:00:00 AM | 56 | 21 | 21.9 | 104 | PLACA | 20.033 | 3 | 104.286
B-19388 NATIVA | 191 | IND. PLACA 3000 PSI | PLACA PISO 4 APTOS 504-505 Y ESCALERA EJES (18-20) PISO 3 A 4 TORRE 4 | 2025-11-01 | 12/27/2025 12:00:00 AM | 56 | 21 | 16.4 | 78 | PLACA | 20.033 | 3 | 78.095
B-19388 NATIVA | 191 | IND. PLACA 3000 PSI | PLACA PISO 4 APTOS 504-505 Y ESCALERA EJES (18-20) PISO 3 A 4 TORRE 4 | 2025-11-01 | 12/27/2025 12:00:00 AM | 56 | 21 | 21.8 | 104 | PLACA | 20.033 | 3 | 103.81
B-19388 NATIVA | 191 | IND. PLACA 3000 PSI | PLACA PISO 4 APTOS 502-503 TORRE 4 | 2025-11-04 | 12/30/2025 12:00:00 AM | 56 | 21 | 21.7 | 104 | PLACA | 23.867 | 3 | 103.333
B-19388 NATIVA | 191 | IND. PLACA 3000 PSI | PLACA PISO 4 APTOS 502-503 TORRE 4 | 2025-11-04 | 12/30/2025 12:00:00 AM | 56 | 21 | 22 | 104 | PLACA | 23.867 | 3 | 104.762
B-19388 NATIVA | 191 | IND. PLACA 3000 PSI | PLACA PISO 4 APTOS 502-503 TORRE 4 | 2025-11-04 | 12/30/2025 12:00:00 AM | 56 | 21 | 27.9 | 133 | PLACA | 23.867 | 3 | 132.857
B-19388 NATIVA | 191 | IND. PLACA 3000 PSI | PLACA PISO 3 AP 306-307 TORRE 5 | 2025-11-20 | 1/15/2026 12:00:00 AM | 56 | 21 | 20.9 | 100 | PLACA | 20.1 | 3 | 99.524
B-19388 NATIVA | 191 | IND. PLACA 3000 PSI | PLACA PISO 3 AP 306-307 TORRE 5 | 2025-11-20 | 1/15/2026 12:00:00 AM | 56 | 21 | 20.4 | 97 | PLACA | 20.1 | 3 | 97.143
B-19388 NATIVA | 191 | IND. PLACA 3000 PSI | PLACA PISO 3 AP 306-307 TORRE 5 | 2025-11-20 | 1/15/2026 12:00:00 AM | 56 | 21 | 19 | 91 | PLACA | 20.1 | 3 | 90.476
B-19388 NATIVA | 191 | IND. PLACA 3000 PSI | PLACA PISO 7 APTOS 708-709 TORRE 4 | 2025-11-24 | 1/19/2026 12:00:00 AM | 56 | 21 | 22 | 105 | PLACA | 19.833 | 3 | 104.762
B-19388 NATIVA | 191 | IND. PLACA 3000 PSI | PLACA PISO 7 APTOS 708-709 TORRE 4 | 2025-11-24 | 1/19/2026 12:00:00 AM | 56 | 21 | 19.5 | 93 | PLACA | 19.833 | 3 | 92.857
B-19388 NATIVA | 191 | IND. PLACA 3000 PSI | PLACA PISO 7 APTOS 708-709 TORRE 4 | 2025-11-24 | 1/19/2026 12:00:00 AM | 56 | 21 | 18 | 86 | PLACA | 19.833 | 3 | 85.714
B-19388 NATIVA | 191 | IND. PLACA 3000 PSI | PLACA PISO 14 APTOS 1404-1405 TORRE 4 | 2026-02-10 | 4/7/2026 12:00:00 AM | 56 | 21 | 24.9 | 119 | PLACA | 24.7 | 3 | 118.571
B-19388 NATIVA | 191 | IND. PLACA 3000 PSI | PLACA PISO 14 APTOS 1404-1405 TORRE 4 | 2026-02-10 | 4/7/2026 12:00:00 AM | 56 | 21 | 23.4 | 111 | PLACA | 24.7 | 3 | 111.429
B-19388 NATIVA | 191 | IND. PLACA 3000 PSI | PLACA PISO 14 APTOS 1404-1405 TORRE 4 | 2026-02-10 | 4/7/2026 12:00:00 AM | 56 | 21 | 25.8 | 123 | PLACA | 24.7 | 3 | 122.857
B-19388 NATIVA | 191 | IND. PLACA 3000 PSI | PLACA P15 1501-1512 +PASILLO TORRE 5 | 2026-03-28 | 5/23/2026 12:00:00 AM | 56 | 21 | 18.3 | 87 | PLACA | 18.6 | 3 | 87.143
B-19388 NATIVA | 191 | IND. PLACA 3000 PSI | PLACA P15 1501-1512 +PASILLO TORRE 5 | 2026-03-28 | 5/23/2026 12:00:00 AM | 56 | 21 | 18.5 | 88 | PLACA | 18.6 | 3 | 88.095
B-19388 NATIVA | 191 | IND. PLACA 3000 PSI | PLACA P15 1501-1512 +PASILLO TORRE 5 | 2026-03-28 | 5/23/2026 12:00:00 AM | 56 | 21 | 19 | 90 | PLACA | 18.6 | 3 | 90.476
B-19388 NATIVA | 191 | IND. PLACA 3000 PSI | PLACA P17 AP 1707-1706 TORRE 5 | 2026-04-20 | 6/15/2026 12:00:00 AM | 56 | 21 | 26.4 | 126 | PLACA | 25.733 | 3 | 125.714
B-19388 NATIVA | 191 | IND. PLACA 3000 PSI | PLACA P17 AP 1707-1706 TORRE 5 | 2026-04-20 | 6/15/2026 12:00:00 AM | 56 | 21 | 23 | 109 | PLACA | 25.733 | 3 | 109.524
B-19388 NATIVA | 191 | IND. PLACA 3000 PSI | PLACA P17 AP 1707-1706 TORRE 5 | 2026-04-20 | 6/15/2026 12:00:00 AM | 56 | 21 | 27.8 | 132 | PLACA | 25.733 | 3 | 132.381
B-19388 NATIVA | 191 | IND. MURO 5000 GF | MUROS AP 1304-1305 TORRE 5 | 2026-03-14 | 4/24/2026 12:00:00 AM | 41 | 35 | 40.2 | 115 | MURO | 36 | 3 | 114.857
B-19388 NATIVA | 191 | IND. MURO 5000 GF | MUROS AP 1304-1305 TORRE 5 | 2026-03-14 | 4/24/2026 12:00:00 AM | 41 | 35 | 26.9 | 77 | MURO | 36 | 3 | 76.857
B-19388 NATIVA | 191 | IND. MURO 5000 GF | MUROS AP 1304-1305 TORRE 5 | 2026-03-14 | 4/24/2026 12:00:00 AM | 41 | 35 | 40.9 | 117 | MURO | 36 | 3 | 116.857
B-19388 NATIVA | 191 | IND. MURO 5000 GF | MUROS PISO 17 APTO 1710 Y 1711 TORRE 4 | 2026-03-14 | 4/24/2026 12:00:00 AM | 41 | 35 | 35.1 | 100 | MURO | 37.8 | 3 | 100.286
B-19388 NATIVA | 191 | IND. MURO 5000 GF | MUROS PISO 17 APTO 1710 Y 1711 TORRE 4 | 2026-03-14 | 4/24/2026 12:00:00 AM | 41 | 35 | 38.9 | 111 | MURO | 37.8 | 3 | 111.143
B-19388 NATIVA | 191 | IND. MURO 5000 GF | MUROS PISO 17 APTO 1710 Y 1711 TORRE 4 | 2026-03-14 | 4/24/2026 12:00:00 AM | 41 | 35 | 39.4 | 112 | MURO | 37.8 | 3 | 112.571
B-19388 NATIVA | 191 | IND. MURO 5000 GF | MUROS PISO 18 APTO 1804 Y 1805 TORRE 4 | 2026-03-16 | 4/26/2026 12:00:00 AM | 41 | 35 | 42.4 | 121 | MURO | 40.1 | 3 | 121.143
B-19388 NATIVA | 191 | IND. MURO 5000 GF | MUROS PISO 18 APTO 1804 Y 1805 TORRE 4 | 2026-03-16 | 4/26/2026 12:00:00 AM | 41 | 35 | 37.9 | 108 | MURO | 40.1 | 3 | 108.286
B-19388 NATIVA | 191 | IND. MURO 5000 GF | MUROS PISO 18 APTO 1804 Y 1805 TORRE 4 | 2026-03-16 | 4/26/2026 12:00:00 AM | 41 | 35 | 40 | 114 | MURO | 40.1 | 3 | 114.286
B-19388 NATIVA | 191 | CONVENCIONAL 4000 PSI GC | PLACA PISO 3 C-D 4-6 SALON COMUNAL 3 | 2026-03-14 | 4/24/2026 12:00:00 AM | 41 | 28 | 33.9 | 121 | PLACA | 32.8 | 3 | 121.071
B-19388 NATIVA | 191 | CONVENCIONAL 4000 PSI GC | PLACA PISO 3 C-D 4-6 SALON COMUNAL 3 | 2026-03-14 | 4/24/2026 12:00:00 AM | 41 | 28 | 28.1 | 100 | PLACA | 32.8 | 3 | 100.357
B-19388 NATIVA | 191 | CONVENCIONAL 4000 PSI GC | PLACA PISO 3 C-D 4-6 SALON COMUNAL 3 | 2026-03-14 | 4/24/2026 12:00:00 AM | 41 | 28 | 36.4 | 130 | PLACA | 32.8 | 3 | 130
B-19388 NATIVA | 191 | IND. PLACA 3000 PSI | PLACA P13 AP 1311-1310 + PASILLO | 2026-03-14 | 4/24/2026 12:00:00 AM | 41 | 21 | 26.9 | 128 | PLACA | 26.433 | 3 | 128.095
B-19388 NATIVA | 191 | IND. PLACA 3000 PSI | PLACA P13 AP 1311-1310 + PASILLO | 2026-03-14 | 4/24/2026 12:00:00 AM | 41 | 21 | 25.7 | 123 | PLACA | 26.433 | 3 | 122.381
B-19388 NATIVA | 191 | IND. PLACA 3000 PSI | PLACA P13 AP 1311-1310 + PASILLO | 2026-03-14 | 4/24/2026 12:00:00 AM | 41 | 21 | 26.7 | 127 | PLACA | 26.433 | 3 | 127.143
B-19388 NATIVA | 191 | IND. PLACA 3000 PSI | PLACA PISO 18 APTOS 1806-1807 TORRE 4 | 2026-03-14 | 4/24/2026 12:00:00 AM | 41 | 21 | 27.9 | 133 | PLACA | 25.133 | 3 | 132.857
B-19388 NATIVA | 191 | IND. PLACA 3000 PSI | PLACA PISO 18 APTOS 1806-1807 TORRE 4 | 2026-03-14 | 4/24/2026 12:00:00 AM | 41 | 21 | 23.4 | 112 | PLACA | 25.133 | 3 | 111.429
B-19388 NATIVA | 191 | IND. PLACA 3000 PSI | PLACA PISO 18 APTOS 1806-1807 TORRE 4 | 2026-03-14 | 4/24/2026 12:00:00 AM | 41 | 21 | 24.1 | 115 | PLACA | 25.133 | 3 | 114.762
B-19388 NATIVA | 191 | IND. PLACA 3000 PSI | PLACA PISO 18 APTOS 1801-1812 TORRE 4 | 2026-03-16 | 4/26/2026 12:00:00 AM | 41 | 21 | 31.3 | 149 | PLACA | 29.7 | 3 | 149.048
B-19388 NATIVA | 191 | IND. PLACA 3000 PSI | PLACA PISO 18 APTOS 1801-1812 TORRE 4 | 2026-03-16 | 4/26/2026 12:00:00 AM | 41 | 21 | 29.1 | 138 | PLACA | 29.7 | 3 | 138.571
B-19388 NATIVA | 191 | IND. PLACA 3000 PSI | PLACA PISO 18 APTOS 1801-1812 TORRE 4 | 2026-03-16 | 4/26/2026 12:00:00 AM | 41 | 21 | 28.7 | 136 | PLACA | 29.7 | 3 | 136.667
B-19388 NATIVA | 191 | IND. PLACA 3000 PSI | PLACA P13 1308-1309 ESCALERA P12 EJE 23 TORRE 5 | 2026-03-16 | 4/26/2026 12:00:00 AM | 41 | 21 | 24.1 | 115 | PLACA | 23.433 | 3 | 114.762
B-19388 NATIVA | 191 | IND. PLACA 3000 PSI | PLACA P13 1308-1309 ESCALERA P12 EJE 23 TORRE 5 | 2026-03-16 | 4/26/2026 12:00:00 AM | 41 | 21 | 20.4 | 97 | PLACA | 23.433 | 3 | 97.143
B-19388 NATIVA | 191 | IND. PLACA 3000 PSI | PLACA P13 1308-1309 ESCALERA P12 EJE 23 TORRE 5 | 2026-03-16 | 4/26/2026 12:00:00 AM | 41 | 21 | 25.8 | 123 | PLACA | 23.433 | 3 | 122.857
B-19388 NATIVA | 190.5 | EVOLUTION 5000 PSI | MUROS PISO 1 CUARTOS TECNICOS Y DE BASURAS TORRE 4 | 2025-09-15 | 10/13/2025 12:00:00 AM | 28 | 35 | 39.6 | 113 | MURO | 39.367 | 3 | 113.143
B-19388 NATIVA | 190.5 | EVOLUTION 5000 PSI | MUROS PISO 1 CUARTOS TECNICOS Y DE BASURAS TORRE 4 | 2025-09-15 | 10/13/2025 12:00:00 AM | 28 | 35 | 39.2 | 112 | MURO | 39.367 | 3 | 112
B-19388 NATIVA | 190.5 | EVOLUTION 5000 PSI | MUROS PISO 1 CUARTOS TECNICOS Y DE BASURAS TORRE 4 | 2025-09-15 | 10/13/2025 12:00:00 AM | 28 | 35 | 39.3 | 112 | MURO | 39.367 | 3 | 112.286
B-19388 NATIVA | 191 | EVOLUTION 5000 PSI | MUROS PISO 1 APTOS 104-105 TORRE 4 | 2025-09-17 | 10/15/2025 12:00:00 AM | 28 | 35 | 36.8 | 105 | MURO | 39.233 | 3 | 105.143
B-19388 NATIVA | 191 | EVOLUTION 5000 PSI | MUROS PISO 1 APTOS 104-105 TORRE 4 | 2025-09-17 | 10/15/2025 12:00:00 AM | 28 | 35 | 38.1 | 109 | MURO | 39.233 | 3 | 108.857
B-19388 NATIVA | 191 | EVOLUTION 5000 PSI | MUROS PISO 1 APTOS 104-105 TORRE 4 | 2025-09-17 | 10/15/2025 12:00:00 AM | 28 | 35 | 42.8 | 122 | MURO | 39.233 | 3 | 122.286
B-19388 NATIVA | 191 | EVOLUTION 5000 PSI | MUROS PISO 1 APTOS 106-107 TORRE 4 | 2025-09-19 | 10/17/2025 12:00:00 AM | 28 | 35 | 34.3 | 98 | MURO | 32.967 | 3 | 98
B-19388 NATIVA | 191 | EVOLUTION 5000 PSI | MUROS PISO 1 APTOS 106-107 TORRE 4 | 2025-09-19 | 10/17/2025 12:00:00 AM | 28 | 35 | 32.3 | 92 | MURO | 32.967 | 3 | 92.286
B-19388 NATIVA | 191 | EVOLUTION 5000 PSI | MUROS PISO 1 APTOS 106-107 TORRE 4 | 2025-09-19 | 10/17/2025 12:00:00 AM | 28 | 35 | 32.3 | 92 | MURO | 32.967 | 3 | 92.286
B-19388 NATIVA | 191 | EVOLUTION 5000 PSI | MUROS PISO 1 DEPOSITOS Y CUARTO TECNICO TORRE 4 | 2025-09-23 | 10/21/2025 12:00:00 AM | 28 | 35 | 38.1 | 109 | MURO | 35.3 | 3 | 108.857
B-19388 NATIVA | 191 | EVOLUTION 5000 PSI | MUROS PISO 1 DEPOSITOS Y CUARTO TECNICO TORRE 4 | 2025-09-23 | 10/21/2025 12:00:00 AM | 28 | 35 | 36 | 103 | MURO | 35.3 | 3 | 102.857
B-19388 NATIVA | 191 | EVOLUTION 5000 PSI | MUROS PISO 1 DEPOSITOS Y CUARTO TECNICO TORRE 4 | 2025-09-23 | 10/21/2025 12:00:00 AM | 28 | 35 | 31.8 | 91 | MURO | 35.3 | 3 | 90.857
B-19388 NATIVA | 191 | EVOLUTION 5000 PSI | MUROS PISO 1 APTOS 108-109 TORRE 4 | 2025-09-25 | 10/23/2025 12:00:00 AM | 28 | 35 | 32.4 | 92 | MURO | 34.833 | 3 | 92.571
B-19388 NATIVA | 191 | EVOLUTION 5000 PSI | MUROS PISO 1 APTOS 108-109 TORRE 4 | 2025-09-25 | 10/23/2025 12:00:00 AM | 28 | 35 | 37.1 | 106 | MURO | 34.833 | 3 | 106
B-19388 NATIVA | 191 | EVOLUTION 5000 PSI | MUROS PISO 1 APTOS 108-109 TORRE 4 | 2025-09-25 | 10/23/2025 12:00:00 AM | 28 | 35 | 35 | 100 | MURO | 34.833 | 3 | 100
B-19388 NATIVA | 191 | EVOLUTION 5000 PSI | MUROS PISO 1 CUARTO DE CORRESPONDENCIA Y DEPOSITOS TORRE 4 | 2025-09-29 | 10/27/2025 12:00:00 AM | 28 | 35 | 43 | 123 | MURO | 40.2 | 3 | 122.857
B-19388 NATIVA | 191 | EVOLUTION 5000 PSI | MUROS PISO 1 CUARTO DE CORRESPONDENCIA Y DEPOSITOS TORRE 4 | 2025-09-29 | 10/27/2025 12:00:00 AM | 28 | 35 | 36.7 | 105 | MURO | 40.2 | 3 | 104.857
B-19388 NATIVA | 191 | EVOLUTION 5000 PSI | MUROS PISO 1 CUARTO DE CORRESPONDENCIA Y DEPOSITOS TORRE 4 | 2025-09-29 | 10/27/2025 12:00:00 AM | 28 | 35 | 40.9 | 117 | MURO | 40.2 | 3 | 116.857
B-19388 NATIVA | 190.5 | EVOLUTION 5000 PSI | MUROS PISO 2 APTOS 204-205 TORRE 4 | 2025-10-03 | 10/31/2025 12:00:00 AM | 28 | 35 | 33.5 | 96 | MURO | 37.567 | 3 | 95.714
B-19388 NATIVA | 190.5 | EVOLUTION 5000 PSI | MUROS PISO 2 APTOS 204-205 TORRE 4 | 2025-10-03 | 10/31/2025 12:00:00 AM | 28 | 35 | 38.4 | 110 | MURO | 37.567 | 3 | 109.714
B-19388 NATIVA | 190.5 | EVOLUTION 5000 PSI | MUROS PISO 2 APTOS 204-205 TORRE 4 | 2025-10-03 | 10/31/2025 12:00:00 AM | 28 | 35 | 40.8 | 117 | MURO | 37.567 | 3 | 116.571
B-19388 NATIVA | 191 | EVOLUTION 5000 PSI | MUROS PISO 2 ZONA DE LAVADO Y DEPOSITOS TORRE 4 | 2025-10-08 | 11/5/2025 12:00:00 AM | 28 | 35 | 42.5 | 121 | MURO | 42.9 | 3 | 121.429
B-19388 NATIVA | 191 | EVOLUTION 5000 PSI | MUROS PISO 2 ZONA DE LAVADO Y DEPOSITOS TORRE 4 | 2025-10-08 | 11/5/2025 12:00:00 AM | 28 | 35 | 42.6 | 122 | MURO | 42.9 | 3 | 121.714
B-19388 NATIVA | 191 | EVOLUTION 5000 PSI | MUROS PISO 2 ZONA DE LAVADO Y DEPOSITOS TORRE 4 | 2025-10-08 | 11/5/2025 12:00:00 AM | 28 | 35 | 43.6 | 124 | MURO | 42.9 | 3 | 124.571
B-19388 NATIVA | 191 | EVOLUTION 5000 PSI | MUROS PISO 2 ACCESO Y DEPOSITOS TORRE 4 | 2025-10-10 | 11/7/2025 12:00:00 AM | 28 | 35 | 41.1 | 117 | MURO | 40.5 | 3 | 117.429
B-19388 NATIVA | 191 | EVOLUTION 5000 PSI | MUROS PISO 2 ACCESO Y DEPOSITOS TORRE 4 | 2025-10-10 | 11/7/2025 12:00:00 AM | 28 | 35 | 40.8 | 116 | MURO | 40.5 | 3 | 116.571
B-19388 NATIVA | 191 | EVOLUTION 5000 PSI | MUROS PISO 2 ACCESO Y DEPOSITOS TORRE 4 | 2025-10-10 | 11/7/2025 12:00:00 AM | 28 | 35 | 39.6 | 113 | MURO | 40.5 | 3 | 113.143
B-19388 NATIVA | 191 | EVOLUTION 5000 PSI | MUROS PISO 2 APTOS 206-207 TORRE 4 | 2025-10-14 | 11/11/2025 12:00:00 AM | 28 | 35 | 40.9 | 117 | MURO | 41.033 | 3 | 116.857
B-19388 NATIVA | 191 | EVOLUTION 5000 PSI | MUROS PISO 2 APTOS 206-207 TORRE 4 | 2025-10-14 | 11/11/2025 12:00:00 AM | 28 | 35 | 43.1 | 123 | MURO | 41.033 | 3 | 123.143
B-19388 NATIVA | 191 | EVOLUTION 5000 PSI | MUROS PISO 2 APTOS 206-207 TORRE 4 | 2025-10-14 | 11/11/2025 12:00:00 AM | 28 | 35 | 39.1 | 112 | MURO | 41.033 | 3 | 111.714
B-19388 NATIVA | 191 | EVOLUTION 5000 PSI | MUROS PISO 2 APTOS 208-209 TORRE 4 | 2025-10-16 | 11/13/2025 12:00:00 AM | 28 | 35 | 45.9 | 131 | MURO | 42.633 | 3 | 131.143
B-19388 NATIVA | 191 | EVOLUTION 5000 PSI | MUROS PISO 2 APTOS 208-209 TORRE 4 | 2025-10-16 | 11/13/2025 12:00:00 AM | 28 | 35 | 46.4 | 133 | MURO | 42.633 | 3 | 132.571
B-19388 NATIVA | 191 | EVOLUTION 5000 PSI | MUROS PISO 2 APTOS 208-209 TORRE 4 | 2025-10-16 | 11/13/2025 12:00:00 AM | 28 | 35 | 35.6 | 102 | MURO | 42.633 | 3 | 101.714
B-19388 NATIVA | 191 | EVOLUTION 5000 PSI | MUROS PISO 1 ZONA DE DEPOSITOS EJE 1-9 TORRE 5 | 2025-10-17 | 11/14/2025 12:00:00 AM | 28 | 35 | 47.4 | 135 | MURO | 48.4 | 3 | 135.429
B-19388 NATIVA | 191 | EVOLUTION 5000 PSI | MUROS PISO 1 ZONA DE DEPOSITOS EJE 1-9 TORRE 5 | 2025-10-17 | 11/14/2025 12:00:00 AM | 28 | 35 | 48.7 | 139 | MURO | 48.4 | 3 | 139.143
B-19388 NATIVA | 191 | EVOLUTION 5000 PSI | MUROS PISO 1 ZONA DE DEPOSITOS EJE 1-9 TORRE 5 | 2025-10-17 | 11/14/2025 12:00:00 AM | 28 | 35 | 49.1 | 140 | MURO | 48.4 | 3 | 140.286
B-19388 NATIVA | 191 | EVOLUTION 5000 PSI | MUROS PISO 2 DEPOSITOS Y SALAS DE REUNION TORRE 4 | 2025-10-18 | 11/15/2025 12:00:00 AM | 28 | 35 | 44.4 | 127 | MURO | 46.633 | 3 | 126.857
B-19388 NATIVA | 191 | EVOLUTION 5000 PSI | MUROS PISO 2 DEPOSITOS Y SALAS DE REUNION TORRE 4 | 2025-10-18 | 11/15/2025 12:00:00 AM | 28 | 35 | 46.7 | 133 | MURO | 46.633 | 3 | 133.429
B-19388 NATIVA | 191 | EVOLUTION 5000 PSI | MUROS PISO 2 DEPOSITOS Y SALAS DE REUNION TORRE 4 | 2025-10-18 | 11/15/2025 12:00:00 AM | 28 | 35 | 48.8 | 139 | MURO | 46.633 | 3 | 139.429
B-19388 NATIVA | 191 | EVOLUTION 5000 PSI | MUROS PISO 1 AP 04-05 EJE 1-9 TORRE 5 | 2025-10-21 | 11/18/2025 12:00:00 AM | 28 | 35 | 46.9 | 134 | MURO | 47.967 | 3 | 134
B-19388 NATIVA | 191 | EVOLUTION 5000 PSI | MUROS PISO 1 AP 04-05 EJE 1-9 TORRE 5 | 2025-10-21 | 11/18/2025 12:00:00 AM | 28 | 35 | 46.6 | 133 | MURO | 47.967 | 3 | 133.143
B-19388 NATIVA | 191 | EVOLUTION 5000 PSI | MUROS PISO 1 AP 04-05 EJE 1-9 TORRE 5 | 2025-10-21 | 11/18/2025 12:00:00 AM | 28 | 35 | 50.4 | 144 | MURO | 47.967 | 3 | 144
B-19388 NATIVA | 191 | EVOLUTION 5000 PSI | MUROS PISO 3 APTOS 304-305 TORRE 4 | 2025-10-21 | 11/18/2025 12:00:00 AM | 28 | 35 | 47.6 | 136 | MURO | 48.6 | 3 | 136
B-19388 NATIVA | 191 | EVOLUTION 5000 PSI | MUROS PISO 3 APTOS 304-305 TORRE 4 | 2025-10-21 | 11/18/2025 12:00:00 AM | 28 | 35 | 49.5 | 141 | MURO | 48.6 | 3 | 141.429
B-19388 NATIVA | 191 | EVOLUTION 5000 PSI | MUROS PISO 3 APTOS 304-305 TORRE 4 | 2025-10-21 | 11/18/2025 12:00:00 AM | 28 | 35 | 48.7 | 139 | MURO | 48.6 | 3 | 139.143
B-19388 NATIVA | 191 | EVOLUTION 5000 PSI | MUROS PISO 3 APTOS 302-303 TORRE 4 | 2025-10-22 | 11/19/2025 12:00:00 AM | 28 | 35 | 35.6 | 102 | MURO | 39.3 | 3 | 101.714
B-19388 NATIVA | 191 | EVOLUTION 5000 PSI | MUROS PISO 3 APTOS 302-303 TORRE 4 | 2025-10-22 | 11/19/2025 12:00:00 AM | 28 | 35 | 42.5 | 121 | MURO | 39.3 | 3 | 121.429
B-19388 NATIVA | 191 | EVOLUTION 5000 PSI | MUROS PISO 3 APTOS 302-303 TORRE 4 | 2025-10-22 | 11/19/2025 12:00:00 AM | 28 | 35 | 39.8 | 114 | MURO | 39.3 | 3 | 113.714
B-19388 NATIVA | 191 | EVOLUTION 5000 PSI | MUROS PISO 3 APTO 301 Y ACCESO A PLATAFORMA TORRE 4 | 2025-10-23 | 11/20/2025 12:00:00 AM | 28 | 35 | 32.4 | 92 | MURO | 36.033 | 3 | 92.571
B-19388 NATIVA | 191 | EVOLUTION 5000 PSI | MUROS PISO 3 APTO 301 Y ACCESO A PLATAFORMA TORRE 4 | 2025-10-23 | 11/20/2025 12:00:00 AM | 28 | 35 | 35.9 | 102 | MURO | 36.033 | 3 | 102.571
B-19388 NATIVA | 191 | EVOLUTION 5000 PSI | MUROS PISO 3 APTO 301 Y ACCESO A PLATAFORMA TORRE 4 | 2025-10-23 | 11/20/2025 12:00:00 AM | 28 | 35 | 39.8 | 114 | MURO | 36.033 | 3 | 113.714
B-19388 NATIVA | 191 | EVOLUTION 5000 PSI | MUROS PISO 1 AP 06-07 EJE 10-16 TORRE 5 | 2025-10-24 | 11/21/2025 12:00:00 AM | 28 | 35 | 40.4 | 115 | MURO | 39.767 | 3 | 115.429
B-19388 NATIVA | 191 | EVOLUTION 5000 PSI | MUROS PISO 1 AP 06-07 EJE 10-16 TORRE 5 | 2025-10-24 | 11/21/2025 12:00:00 AM | 28 | 35 | 38.3 | 110 | MURO | 39.767 | 3 | 109.429
B-19388 NATIVA | 191 | EVOLUTION 5000 PSI | MUROS PISO 1 AP 06-07 EJE 10-16 TORRE 5 | 2025-10-24 | 11/21/2025 12:00:00 AM | 28 | 35 | 40.6 | 116 | MURO | 39.767 | 3 | 116
B-19388 NATIVA | 191 | EVOLUTION 5000 PSI | MUROS PISO 3 APTOS 306-307 TORRE 4 | 2025-10-24 | 11/21/2025 12:00:00 AM | 28 | 35 | 42.6 | 122 | MURO | 40.633 | 3 | 121.714
B-19388 NATIVA | 191 | EVOLUTION 5000 PSI | MUROS PISO 3 APTOS 306-307 TORRE 4 | 2025-10-24 | 11/21/2025 12:00:00 AM | 28 | 35 | 42 | 120 | MURO | 40.633 | 3 | 120
B-19388 NATIVA | 191 | EVOLUTION 5000 PSI | MUROS PISO 3 APTOS 306-307 TORRE 4 | 2025-10-24 | 11/21/2025 12:00:00 AM | 28 | 35 | 37.3 | 107 | MURO | 40.633 | 3 | 106.571
B-19388 NATIVA | 191 | EVOLUTION 5000 PSI | MUROS PISO 3 APTOS 308-309 TORRE 4 | 2025-10-25 | 11/22/2025 12:00:00 AM | 28 | 35 | 33.3 | 95 | MURO | 33.333 | 3 | 95.143
B-19388 NATIVA | 191 | EVOLUTION 5000 PSI | MUROS PISO 3 APTOS 308-309 TORRE 4 | 2025-10-25 | 11/22/2025 12:00:00 AM | 28 | 35 | 34.2 | 98 | MURO | 33.333 | 3 | 97.714
B-19388 NATIVA | 191 | EVOLUTION 5000 PSI | MUROS PISO 3 APTOS 308-309 TORRE 4 | 2025-10-25 | 11/22/2025 12:00:00 AM | 28 | 35 | 32.5 | 93 | MURO | 33.333 | 3 | 92.857
B-19388 NATIVA | 191 | EVOLUTION 5000 PSI | MUROS PISO 3 APTO 311 Y SALAS DE REUNION TORRE 4 | 2025-10-27 | 11/24/2025 12:00:00 AM | 28 | 35 | 36.7 | 105 | MURO | 40.9 | 3 | 104.857
B-19388 NATIVA | 191 | EVOLUTION 5000 PSI | MUROS PISO 3 APTO 311 Y SALAS DE REUNION TORRE 4 | 2025-10-27 | 11/24/2025 12:00:00 AM | 28 | 35 | 41.7 | 119 | MURO | 40.9 | 3 | 119.143
B-19388 NATIVA | 191 | EVOLUTION 5000 PSI | MUROS PISO 3 APTO 311 Y SALAS DE REUNION TORRE 4 | 2025-10-27 | 11/24/2025 12:00:00 AM | 28 | 35 | 44.3 | 126 | MURO | 40.9 | 3 | 126.571
B-19388 NATIVA | 191 | EVOLUTION 5000 PSI | MUROS PISO 1CUARTOS CORRESPONDENCIA Y TECNICOS EJE 10- 16 TORRE 5 | 2025-10-28 | 11/25/2025 12:00:00 AM | 28 | 35 | 45.3 | 129 | MURO | 45.3 | 3 | 129.429
B-19388 NATIVA | 191 | EVOLUTION 5000 PSI | MUROS PISO 1CUARTOS CORRESPONDENCIA Y TECNICOS EJE 10- 16 TORRE 5 | 2025-10-28 | 11/25/2025 12:00:00 AM | 28 | 35 | 45.2 | 129 | MURO | 45.3 | 3 | 129.143
B-19388 NATIVA | 191 | EVOLUTION 5000 PSI | MUROS PISO 1CUARTOS CORRESPONDENCIA Y TECNICOS EJE 10- 16 TORRE 5 | 2025-10-28 | 11/25/2025 12:00:00 AM | 28 | 35 | 45.4 | 130 | MURO | 45.3 | 3 | 129.714
B-19388 NATIVA | 191 | EVOLUTION 5000 PSI | MUROS PISO 4 APTOS 404-405 TORRE 4 | 2025-10-29 | 11/26/2025 12:00:00 AM | 28 | 35 | 43.7 | 125 | MURO | 45.333 | 3 | 124.857
B-19388 NATIVA | 191 | EVOLUTION 5000 PSI | MUROS PISO 4 APTOS 404-405 TORRE 4 | 2025-10-29 | 11/26/2025 12:00:00 AM | 28 | 35 | 45 | 128 | MURO | 45.333 | 3 | 128.571
B-19388 NATIVA | 191 | EVOLUTION 5000 PSI | MUROS PISO 4 APTOS 404-405 TORRE 4 | 2025-10-29 | 11/26/2025 12:00:00 AM | 28 | 35 | 47.3 | 135 | MURO | 45.333 | 3 | 135.143
B-19388 NATIVA | 191 | EVOLUTION 5000 PSI | MUROS PISO 4 APTOS 402-403 TORRE 4 | 2025-10-30 | 11/27/2025 12:00:00 AM | 28 | 35 | 35.3 | 101 | MURO | 37.6 | 3 | 100.857
B-19388 NATIVA | 191 | EVOLUTION 5000 PSI | MUROS PISO 4 APTOS 402-403 TORRE 4 | 2025-10-30 | 11/27/2025 12:00:00 AM | 28 | 35 | 36.1 | 103 | MURO | 37.6 | 3 | 103.143
B-19388 NATIVA | 191 | EVOLUTION 5000 PSI | MUROS PISO 4 APTOS 402-403 TORRE 4 | 2025-10-30 | 11/27/2025 12:00:00 AM | 28 | 35 | 41.4 | 118 | MURO | 37.6 | 3 | 118.286
B-19388 NATIVA | 191 | EVOLUTION 5000 PSI | MUROS PISO 1 EJE 16-23 Y A-F 108-109 TORRE 5 | 2025-10-31 | 11/28/2025 12:00:00 AM | 28 | 35 | 45.4 | 130 | MURO | 45.967 | 3 | 129.714
B-19388 NATIVA | 191 | EVOLUTION 5000 PSI | MUROS PISO 1 EJE 16-23 Y A-F 108-109 TORRE 5 | 2025-10-31 | 11/28/2025 12:00:00 AM | 28 | 35 | 47.5 | 136 | MURO | 45.967 | 3 | 135.714
B-19388 NATIVA | 191 | EVOLUTION 5000 PSI | MUROS PISO 1 EJE 16-23 Y A-F 108-109 TORRE 5 | 2025-10-31 | 11/28/2025 12:00:00 AM | 28 | 35 | 45 | 128 | MURO | 45.967 | 3 | 128.571
B-19388 NATIVA | 191 | EVOLUTION 5000 PSI | MUROS PISO 4 APTOS 401-412 TORRE 4 | 2025-11-01 | 11/29/2025 12:00:00 AM | 28 | 35 | 39.1 | 112 | MURO | 40.133 | 3 | 111.714
B-19388 NATIVA | 191 | EVOLUTION 5000 PSI | MUROS PISO 4 APTOS 401-412 TORRE 4 | 2025-11-01 | 11/29/2025 12:00:00 AM | 28 | 35 | 41 | 117 | MURO | 40.133 | 3 | 117.143
B-19388 NATIVA | 191 | EVOLUTION 5000 PSI | MUROS PISO 4 APTOS 401-412 TORRE 4 | 2025-11-01 | 11/29/2025 12:00:00 AM | 28 | 35 | 40.3 | 115 | MURO | 40.133 | 3 | 115.143
B-19388 NATIVA | 191 | EVOLUTION 5000 PSI | MUROS PISO 4 APTO 408 TORRE 4 | 2025-11-04 | 12/2/2025 12:00:00 AM | 28 | 35 | 39.3 | 112 | MURO | 39.233 | 3 | 112.286
B-19388 NATIVA | 191 | EVOLUTION 5000 PSI | MUROS PISO 4 APTO 408 TORRE 4 | 2025-11-04 | 12/2/2025 12:00:00 AM | 28 | 35 | 38.3 | 110 | MURO | 39.233 | 3 | 109.429
B-19388 NATIVA | 191 | EVOLUTION 5000 PSI | MUROS PISO 4 APTO 408 TORRE 4 | 2025-11-04 | 12/2/2025 12:00:00 AM | 28 | 35 | 40.1 | 115 | MURO | 39.233 | 3 | 114.571
B-19388 NATIVA | 191 | EVOLUTION 5000 PSI | MUROS PISO 1 T5 V EJE 17-23 CUARTOS TECNICOS TORRE 5 | 2025-11-05 | 12/3/2025 12:00:00 AM | 28 | 35 | 36.5 | 104 | MURO | 33.1 | 3 | 104.286
B-19388 NATIVA | 191 | EVOLUTION 5000 PSI | MUROS PISO 1 T5 V EJE 17-23 CUARTOS TECNICOS TORRE 5 | 2025-11-05 | 12/3/2025 12:00:00 AM | 28 | 35 | 37.5 | 107 | MURO | 33.1 | 3 | 107.143
B-19388 NATIVA | 191 | EVOLUTION 5000 PSI | MUROS PISO 1 T5 V EJE 17-23 CUARTOS TECNICOS TORRE 5 | 2025-11-05 | 12/3/2025 12:00:00 AM | 28 | 35 | 25.3 | 72 | MURO | 33.1 | 3 | 72.286
B-19388 NATIVA | 191 | EVOLUTION 5000 PSI | MUROS PISO 4 APTO 409 TORRE 4 | 2025-11-05 | 12/3/2025 12:00:00 AM | 28 | 35 | 36.7 | 105 | MURO | 35.733 | 3 | 104.857
B-19388 NATIVA | 191 | EVOLUTION 5000 PSI | MUROS PISO 4 APTO 409 TORRE 4 | 2025-11-05 | 12/3/2025 12:00:00 AM | 28 | 35 | 31.4 | 90 | MURO | 35.733 | 3 | 89.714
B-19388 NATIVA | 191 | EVOLUTION 5000 PSI | MUROS PISO 4 APTO 409 TORRE 4 | 2025-11-05 | 12/3/2025 12:00:00 AM | 28 | 35 | 39.1 | 112 | MURO | 35.733 | 3 | 111.714
B-19388 NATIVA | 191 | EVOLUTION 5000 PSI | MUROS PISO 4 APTO 411 Y SALA DE JUEGOS TORRE 4 | 2025-11-06 | 12/4/2025 12:00:00 AM | 28 | 35 | 39.8 | 114 | MURO | 36.167 | 3 | 113.714
B-19388 NATIVA | 191 | EVOLUTION 5000 PSI | MUROS PISO 4 APTO 411 Y SALA DE JUEGOS TORRE 4 | 2025-11-06 | 12/4/2025 12:00:00 AM | 28 | 35 | 28.4 | 81 | MURO | 36.167 | 3 | 81.143
B-19388 NATIVA | 191 | EVOLUTION 5000 PSI | MUROS PISO 4 APTO 411 Y SALA DE JUEGOS TORRE 4 | 2025-11-06 | 12/4/2025 12:00:00 AM | 28 | 35 | 40.3 | 115 | MURO | 36.167 | 3 | 115.143
B-19388 NATIVA | 191 | EVOLUTION 5000 PSI | MUROS PISO 4 APTOS 406-407 TORRE 4 | 2025-10-31 | 11/28/2025 12:00:00 AM | 28 | 35 | 44 | 126 | MURO | 46.033 | 3 | 125.714
B-19388 NATIVA | 191 | EVOLUTION 5000 PSI | MUROS PISO 4 APTOS 406-407 TORRE 4 | 2025-10-31 | 11/28/2025 12:00:00 AM | 28 | 35 | 45.2 | 129 | MURO | 46.033 | 3 | 129.143
B-19388 NATIVA | 191 | EVOLUTION 5000 PSI | MUROS PISO 4 APTOS 406-407 TORRE 4 | 2025-10-31 | 11/28/2025 12:00:00 AM | 28 | 35 | 48.9 | 140 | MURO | 46.033 | 3 | 139.714
B-19388 NATIVA | 191 | EVOLUTION 5000 PSI | MUROS PISO 5 APTOS 504-505 TORRE 4 | 2025-11-07 | 12/5/2025 12:00:00 AM | 28 | 35 | 44.6 | 127 | MURO | 43.5 | 3 | 127.429
B-19388 NATIVA | 191 | EVOLUTION 5000 PSI | MUROS PISO 5 APTOS 504-505 TORRE 4 | 2025-11-07 | 12/5/2025 12:00:00 AM | 28 | 35 | 43.2 | 123 | MURO | 43.5 | 3 | 123.429
B-19388 NATIVA | 191 | EVOLUTION 5000 PSI | MUROS PISO 5 APTOS 504-505 TORRE 4 | 2025-11-07 | 12/5/2025 12:00:00 AM | 28 | 35 | 42.7 | 122 | MURO | 43.5 | 3 | 122
B-19388 NATIVA | 191 | EVOLUTION 5000 PSI | MUROS PISO 5 APTOS 502-503 TORRE 4 | 2025-11-08 | 12/6/2025 12:00:00 AM | 28 | 35 | 33.9 | 97 | MURO | 36.2 | 3 | 96.857
B-19388 NATIVA | 191 | EVOLUTION 5000 PSI | MUROS PISO 5 APTOS 502-503 TORRE 4 | 2025-11-08 | 12/6/2025 12:00:00 AM | 28 | 35 | 38 | 108 | MURO | 36.2 | 3 | 108.571
B-19388 NATIVA | 191 | EVOLUTION 5000 PSI | MUROS PISO 5 APTOS 502-503 TORRE 4 | 2025-11-08 | 12/6/2025 12:00:00 AM | 28 | 35 | 36.7 | 105 | MURO | 36.2 | 3 | 104.857
B-19388 NATIVA | 191 | EVOLUTION 5000 PSI | MUROS PISO 5 APTOS 501-512 TORRE 4 | 2025-11-10 | 12/8/2025 12:00:00 AM | 28 | 35 | 36.2 | 103 | MURO | 38.433 | 3 | 103.429
B-19388 NATIVA | 191 | EVOLUTION 5000 PSI | MUROS PISO 5 APTOS 501-512 TORRE 4 | 2025-11-10 | 12/8/2025 12:00:00 AM | 28 | 35 | 38.6 | 110 | MURO | 38.433 | 3 | 110.286
B-19388 NATIVA | 191 | EVOLUTION 5000 PSI | MUROS PISO 5 APTOS 501-512 TORRE 4 | 2025-11-10 | 12/8/2025 12:00:00 AM | 28 | 35 | 40.5 | 116 | MURO | 38.433 | 3 | 115.714
B-19388 NATIVA | 191 | EVOLUTION 5000 PSI | MUROS PISO 2 EJE 1-9 VS F-J DEPOSITOS | 2025-11-10 | 12/8/2025 12:00:00 AM | 28 | 35 | 45.7 | 130 | MURO | 44.733 | 3 | 130.571
B-19388 NATIVA | 191 | EVOLUTION 5000 PSI | MUROS PISO 2 EJE 1-9 VS F-J DEPOSITOS | 2025-11-10 | 12/8/2025 12:00:00 AM | 28 | 35 | 46.3 | 132 | MURO | 44.733 | 3 | 132.286
B-19388 NATIVA | 191 | EVOLUTION 5000 PSI | MUROS PISO 2 EJE 1-9 VS F-J DEPOSITOS | 2025-11-10 | 12/8/2025 12:00:00 AM | 28 | 35 | 42.2 | 120 | MURO | 44.733 | 3 | 120.571
B-19388 NATIVA | 191 | EVOLUTION 5000 PSI | MUROS PISO 5 APTOS 506-507 TORRE 4 | 2025-11-11 | 12/9/2025 12:00:00 AM | 28 | 35 | 39.4 | 112 | MURO | 42.033 | 3 | 112.571
B-19388 NATIVA | 191 | EVOLUTION 5000 PSI | MUROS PISO 5 APTOS 506-507 TORRE 4 | 2025-11-11 | 12/9/2025 12:00:00 AM | 28 | 35 | 43.8 | 125 | MURO | 42.033 | 3 | 125.143
B-19388 NATIVA | 191 | EVOLUTION 5000 PSI | MUROS PISO 5 APTOS 506-507 TORRE 4 | 2025-11-11 | 12/9/2025 12:00:00 AM | 28 | 35 | 42.9 | 122 | MURO | 42.033 | 3 | 122.571
B-19388 NATIVA | 191 | EVOLUTION 5000 PSI | MUROS P2 EJE 1-9 VS A-E AP 204-205 TORRE 5 | 2025-11-12 | 12/10/2025 12:00:00 AM | 28 | 35 | 50 | 143 | MURO | 46.75 | 6 | 142.857
B-19388 NATIVA | 191 | EVOLUTION 5000 PSI | MUROS P2 EJE 1-9 VS A-E AP 204-205 TORRE 5 | 2025-11-12 | 12/10/2025 12:00:00 AM | 28 | 35 | 49.6 | 142 | MURO | 46.75 | 6 | 141.714
B-19388 NATIVA | 191 | EVOLUTION 5000 PSI | MUROS P2 EJE 1-9 VS A-E AP 204-205 TORRE 5 | 2025-11-12 | 12/10/2025 12:00:00 AM | 28 | 35 | 47.4 | 135 | MURO | 46.75 | 6 | 135.429
B-19388 NATIVA | 191 | EVOLUTION 5000 PSI | MUROS P2 EJE 1-9 VS A-E AP 204-205 TORRE 5 | 2025-11-12 | 12/10/2025 12:00:00 AM | 28 | 35 | 43.5 | 124 | MURO | 46.75 | 6 | 124.286
B-19388 NATIVA | 191 | EVOLUTION 5000 PSI | MUROS P2 EJE 1-9 VS A-E AP 204-205 TORRE 5 | 2025-11-12 | 12/10/2025 12:00:00 AM | 28 | 35 | 42.2 | 121 | MURO | 46.75 | 6 | 120.571
B-19388 NATIVA | 191 | EVOLUTION 5000 PSI | MUROS P2 EJE 1-9 VS A-E AP 204-205 TORRE 5 | 2025-11-12 | 12/10/2025 12:00:00 AM | 28 | 35 | 47.8 | 137 | MURO | 46.75 | 6 | 136.571
B-19388 NATIVA | 191 | EVOLUTION 5000 PSI | MUROS PISO 5 APTOS 508-509 TORRE 4 | 2025-11-12 | 12/10/2025 12:00:00 AM | 28 | 35 | 40.7 | 116 | MURO | 45.267 | 3 | 116.286
B-19388 NATIVA | 191 | EVOLUTION 5000 PSI | MUROS PISO 5 APTOS 508-509 TORRE 4 | 2025-11-12 | 12/10/2025 12:00:00 AM | 28 | 35 | 47.1 | 135 | MURO | 45.267 | 3 | 134.571
B-19388 NATIVA | 191 | EVOLUTION 5000 PSI | MUROS PISO 5 APTOS 508-509 TORRE 4 | 2025-11-12 | 12/10/2025 12:00:00 AM | 28 | 35 | 48 | 137 | MURO | 45.267 | 3 | 137.143
B-19388 NATIVA | 191 | EVOLUTION 5000 PSI | MUROS PISO 5 APTO 511 SALA DE JUEGOS TORRE 4 | 2025-11-13 | 12/11/2025 12:00:00 AM | 28 | 35 | 36.5 | 104 | MURO | 37.2 | 3 | 104.286
B-19388 NATIVA | 191 | EVOLUTION 5000 PSI | MUROS PISO 5 APTO 511 SALA DE JUEGOS TORRE 4 | 2025-11-13 | 12/11/2025 12:00:00 AM | 28 | 35 | 36.8 | 105 | MURO | 37.2 | 3 | 105.143
B-19388 NATIVA | 191 | EVOLUTION 5000 PSI | MUROS PISO 5 APTO 511 SALA DE JUEGOS TORRE 4 | 2025-11-13 | 12/11/2025 12:00:00 AM | 28 | 35 | 38.3 | 109 | MURO | 37.2 | 3 | 109.429
B-19388 NATIVA | 191 | EVOLUTION 5000 PSI | MUROS PISO 6 APTOS 604 Y 605 TORRE 4 | 2025-11-14 | 12/12/2025 12:00:00 AM | 28 | 35 | 45.2 | 129 | MURO | 44.533 | 3 | 129.143
B-19388 NATIVA | 191 | EVOLUTION 5000 PSI | MUROS PISO 6 APTOS 604 Y 605 TORRE 4 | 2025-11-14 | 12/12/2025 12:00:00 AM | 28 | 35 | 46.7 | 133 | MURO | 44.533 | 3 | 133.429
B-19388 NATIVA | 191 | EVOLUTION 5000 PSI | MUROS PISO 6 APTOS 604 Y 605 TORRE 4 | 2025-11-14 | 12/12/2025 12:00:00 AM | 28 | 35 | 41.7 | 119 | MURO | 44.533 | 3 | 119.143
B-19388 NATIVA | 191 | EVOLUTION 5000 PSI | MUROS PISO 2 AP 206-207 TORRE 5 | 2025-11-15 | 12/13/2025 12:00:00 AM | 28 | 35 | 34.1 | 97 | MURO | 35.133 | 3 | 97.429
B-19388 NATIVA | 191 | EVOLUTION 5000 PSI | MUROS PISO 2 AP 206-207 TORRE 5 | 2025-11-15 | 12/13/2025 12:00:00 AM | 28 | 35 | 37 | 106 | MURO | 35.133 | 3 | 105.714
B-19388 NATIVA | 191 | EVOLUTION 5000 PSI | MUROS PISO 2 AP 206-207 TORRE 5 | 2025-11-15 | 12/13/2025 12:00:00 AM | 28 | 35 | 34.3 | 98 | MURO | 35.133 | 3 | 98
B-19388 NATIVA | 191 | EVOLUTION 5000 PSI | MUROS PISO 6 APTOS 602 Y 603 TORRE 4 | 2025-11-15 | 12/13/2025 12:00:00 AM | 28 | 35 | 33.8 | 97 | MURO | 35.733 | 3 | 96.571
B-19388 NATIVA | 191 | EVOLUTION 5000 PSI | MUROS PISO 6 APTOS 602 Y 603 TORRE 4 | 2025-11-15 | 12/13/2025 12:00:00 AM | 28 | 35 | 36.6 | 105 | MURO | 35.733 | 3 | 104.571
B-19388 NATIVA | 191 | EVOLUTION 5000 PSI | MUROS PISO 6 APTOS 602 Y 603 TORRE 4 | 2025-11-15 | 12/13/2025 12:00:00 AM | 28 | 35 | 36.8 | 105 | MURO | 35.733 | 3 | 105.143
B-19388 NATIVA | 191 | EVOLUTION 5000 PSI | MUROS PISO 6 APTOS 601 Y 612 TORRE 4 | 2025-11-18 | 12/16/2025 12:00:00 AM | 28 | 35 | 41.2 | 118 | MURO | 40.367 | 3 | 117.714
B-19388 NATIVA | 191 | EVOLUTION 5000 PSI | MUROS PISO 6 APTOS 601 Y 612 TORRE 4 | 2025-11-18 | 12/16/2025 12:00:00 AM | 28 | 35 | 41.3 | 118 | MURO | 40.367 | 3 | 118
B-19388 NATIVA | 191 | EVOLUTION 5000 PSI | MUROS PISO 6 APTOS 601 Y 612 TORRE 4 | 2025-11-18 | 12/16/2025 12:00:00 AM | 28 | 35 | 38.6 | 110 | MURO | 40.367 | 3 | 110.286
B-19388 NATIVA | 191 | EVOLUTION 5000 PSI | MUROS PISO 6 APTOS 606 Y 607 TORRE 4 | 2025-11-19 | 12/17/2025 12:00:00 AM | 28 | 35 | 38.4 | 110 | MURO | 36.5 | 3 | 109.714
B-19388 NATIVA | 191 | EVOLUTION 5000 PSI | MUROS PISO 6 APTOS 606 Y 607 TORRE 4 | 2025-11-19 | 12/17/2025 12:00:00 AM | 28 | 35 | 34 | 97 | MURO | 36.5 | 3 | 97.143
B-19388 NATIVA | 191 | EVOLUTION 5000 PSI | MUROS PISO 6 APTOS 606 Y 607 TORRE 4 | 2025-11-19 | 12/17/2025 12:00:00 AM | 28 | 35 | 37.1 | 106 | MURO | 36.5 | 3 | 106
B-19388 NATIVA | 191 | EVOLUTION 5000 PSI | MUROS PISO 2 EJE 10-16 DEPOSITOS Y ACCESOS TORRE 5 | 2025-11-19 | 12/17/2025 12:00:00 AM | 28 | 35 | 39.1 | 112 | MURO | 38.933 | 3 | 111.714
B-19388 NATIVA | 191 | EVOLUTION 5000 PSI | MUROS PISO 2 EJE 10-16 DEPOSITOS Y ACCESOS TORRE 5 | 2025-11-19 | 12/17/2025 12:00:00 AM | 28 | 35 | 37.5 | 107 | MURO | 38.933 | 3 | 107.143
B-19388 NATIVA | 191 | EVOLUTION 5000 PSI | MUROS PISO 2 EJE 10-16 DEPOSITOS Y ACCESOS TORRE 5 | 2025-11-19 | 12/17/2025 12:00:00 AM | 28 | 35 | 40.2 | 115 | MURO | 38.933 | 3 | 114.857
B-19388 NATIVA | 191 | EVOLUTION 5000 PSI | MUROS PISO 6 APTOS 608 Y 609 TORRE 4 | 2025-11-20 | 12/18/2025 12:00:00 AM | 28 | 35 | 37.4 | 107 | MURO | 33.533 | 3 | 106.857
B-19388 NATIVA | 191 | EVOLUTION 5000 PSI | MUROS PISO 6 APTOS 608 Y 609 TORRE 4 | 2025-11-20 | 12/18/2025 12:00:00 AM | 28 | 35 | 32.8 | 94 | MURO | 33.533 | 3 | 93.714
B-19388 NATIVA | 191 | EVOLUTION 5000 PSI | MUROS PISO 6 APTOS 608 Y 609 TORRE 4 | 2025-11-20 | 12/18/2025 12:00:00 AM | 28 | 35 | 30.4 | 87 | MURO | 33.533 | 3 | 86.857
B-19388 NATIVA | 191 | EVOLUTION 5000 PSI | MUROS PISO 6 APTO 611 Y SALA DE COCINA TORRE 4 | 2025-11-21 | 12/19/2025 12:00:00 AM | 28 | 35 | 40.1 | 115 | MURO | 40 | 3 | 114.571
B-19388 NATIVA | 191 | EVOLUTION 5000 PSI | MUROS PISO 6 APTO 611 Y SALA DE COCINA TORRE 4 | 2025-11-21 | 12/19/2025 12:00:00 AM | 28 | 35 | 40 | 114 | MURO | 40 | 3 | 114.286
B-19388 NATIVA | 191 | EVOLUTION 5000 PSI | MUROS PISO 6 APTO 611 Y SALA DE COCINA TORRE 4 | 2025-11-21 | 12/19/2025 12:00:00 AM | 28 | 35 | 39.9 | 114 | MURO | 40 | 3 | 114
B-19388 NATIVA | 191 | EVOLUTION 5000 PSI | MUROS PISO 7 APTO 704 Y 705 TORRE 4 | 2025-11-22 | 12/20/2025 12:00:00 AM | 28 | 35 | 31.9 | 91 | MURO | 32.933 | 3 | 91.143
B-19388 NATIVA | 191 | EVOLUTION 5000 PSI | MUROS PISO 7 APTO 704 Y 705 TORRE 4 | 2025-11-22 | 12/20/2025 12:00:00 AM | 28 | 35 | 31.7 | 91 | MURO | 32.933 | 3 | 90.571
B-19388 NATIVA | 191 | EVOLUTION 5000 PSI | MUROS PISO 7 APTO 704 Y 705 TORRE 4 | 2025-11-22 | 12/20/2025 12:00:00 AM | 28 | 35 | 35.2 | 101 | MURO | 32.933 | 3 | 100.571
B-19388 NATIVA | 191 | EVOLUTION 5000 PSI | MUROS PISO 2 EJE 15-23 J-F DEPOSITOS Y ZONA LAVANDERIA TORRE 5 | 2025-11-24 | 12/22/2025 12:00:00 AM | 28 | 35 | 35.9 | 103 | MURO | 37.567 | 3 | 102.571
B-19388 NATIVA | 191 | EVOLUTION 5000 PSI | MUROS PISO 2 EJE 15-23 J-F DEPOSITOS Y ZONA LAVANDERIA TORRE 5 | 2025-11-24 | 12/22/2025 12:00:00 AM | 28 | 35 | 40.1 | 115 | MURO | 37.567 | 3 | 114.571
B-19388 NATIVA | 191 | EVOLUTION 5000 PSI | MUROS PISO 2 EJE 15-23 J-F DEPOSITOS Y ZONA LAVANDERIA TORRE 5 | 2025-11-24 | 12/22/2025 12:00:00 AM | 28 | 35 | 36.7 | 105 | MURO | 37.567 | 3 | 104.857
B-19388 NATIVA | 191 | EVOLUTION 5000 PSI | MUROS PISO 7 APTO 702 Y 703 TORRE 4 | 2025-11-24 | 12/22/2025 12:00:00 AM | 28 | 35 | 38.7 | 111 | MURO | 39.733 | 3 | 110.571
B-19388 NATIVA | 191 | EVOLUTION 5000 PSI | MUROS PISO 7 APTO 702 Y 703 TORRE 4 | 2025-11-24 | 12/22/2025 12:00:00 AM | 28 | 35 | 40.2 | 115 | MURO | 39.733 | 3 | 114.857
B-19388 NATIVA | 191 | EVOLUTION 5000 PSI | MUROS PISO 7 APTO 702 Y 703 TORRE 4 | 2025-11-24 | 12/22/2025 12:00:00 AM | 28 | 35 | 40.3 | 115 | MURO | 39.733 | 3 | 115.143
B-19388 NATIVA | 191 | EVOLUTION 5000 PSI | MUROS PISO 7 APTO 706 Y 707 TORRE 4 | 2025-11-25 | 12/23/2025 12:00:00 AM | 28 | 35 | 36.1 | 103 | MURO | 36.7 | 3 | 103.143
B-19388 NATIVA | 191 | EVOLUTION 5000 PSI | MUROS PISO 7 APTO 706 Y 707 TORRE 4 | 2025-11-25 | 12/23/2025 12:00:00 AM | 28 | 35 | 37.6 | 108 | MURO | 36.7 | 3 | 107.429
B-19388 NATIVA | 191 | EVOLUTION 5000 PSI | MUROS PISO 7 APTO 706 Y 707 TORRE 4 | 2025-11-25 | 12/23/2025 12:00:00 AM | 28 | 35 | 36.4 | 104 | MURO | 36.7 | 3 | 104
B-19388 NATIVA | 191 | EVOLUTION 5000 PSI | MUROS PISO 7 APTO 701 Y 712 TORRE 4 | 2025-11-26 | 12/24/2025 12:00:00 AM | 28 | 35 | 42.1 | 120 | MURO | 44.233 | 3 | 120.286
B-19388 NATIVA | 191 | EVOLUTION 5000 PSI | MUROS PISO 7 APTO 701 Y 712 TORRE 4 | 2025-11-26 | 12/24/2025 12:00:00 AM | 28 | 35 | 47 | 134 | MURO | 44.233 | 3 | 134.286
B-19388 NATIVA | 191 | EVOLUTION 5000 PSI | MUROS PISO 7 APTO 701 Y 712 TORRE 4 | 2025-11-26 | 12/24/2025 12:00:00 AM | 28 | 35 | 43.6 | 124 | MURO | 44.233 | 3 | 124.571
B-19388 NATIVA | 191 | EVOLUTION 5000 PSI | MUROS TORRE 5 PISO 3 ZONA DE LECTURA Y AP 302 MUROS | 2025-11-26 | 12/24/2025 12:00:00 AM | 28 | 35 | 39.9 | 114 | MURO | 40.367 | 3 | 114
B-19388 NATIVA | 191 | EVOLUTION 5000 PSI | MUROS TORRE 5 PISO 3 ZONA DE LECTURA Y AP 302 MUROS | 2025-11-26 | 12/24/2025 12:00:00 AM | 28 | 35 | 43.8 | 125 | MURO | 40.367 | 3 | 125.143
B-19388 NATIVA | 191 | EVOLUTION 5000 PSI | MUROS TORRE 5 PISO 3 ZONA DE LECTURA Y AP 302 MUROS | 2025-11-26 | 12/24/2025 12:00:00 AM | 28 | 35 | 37.4 | 107 | MURO | 40.367 | 3 | 106.857
B-19388 NATIVA | 191 | EVOLUTION 5000 PSI | MUROS PISO 2 EJE 16-23 AP 208-209 TORRE 5 | 2025-11-21 | 12/19/2025 12:00:00 AM | 28 | 35 | 39.5 | 113 | MURO | 38.567 | 3 | 112.857
B-19388 NATIVA | 191 | EVOLUTION 5000 PSI | MUROS PISO 2 EJE 16-23 AP 208-209 TORRE 5 | 2025-11-21 | 12/19/2025 12:00:00 AM | 28 | 35 | 38.6 | 110 | MURO | 38.567 | 3 | 110.286
B-19388 NATIVA | 191 | EVOLUTION 5000 PSI | MUROS PISO 2 EJE 16-23 AP 208-209 TORRE 5 | 2025-11-21 | 12/19/2025 12:00:00 AM | 28 | 35 | 37.6 | 107 | MURO | 38.567 | 3 | 107.429
B-19388 NATIVA | 191 | EVOLUTION 5000 PSI | MUROS TORRE 5 AP 304-305 | 2025-11-27 | 12/25/2025 12:00:00 AM | 28 | 35 | 39.8 | 114 | MURO | 38.467 | 3 | 113.714
B-19388 NATIVA | 191 | EVOLUTION 5000 PSI | MUROS TORRE 5 AP 304-305 | 2025-11-27 | 12/25/2025 12:00:00 AM | 28 | 35 | 37.6 | 108 | MURO | 38.467 | 3 | 107.429
B-19388 NATIVA | 191 | EVOLUTION 5000 PSI | MUROS TORRE 5 AP 304-305 | 2025-11-27 | 12/25/2025 12:00:00 AM | 28 | 35 | 38 | 108 | MURO | 38.467 | 3 | 108.571
B-19388 NATIVA | 191 | EVOLUTION 5000 PSI | MUROS PISO 7 APTO 708 Y 709 TORRE 4 | 2025-11-27 | 12/25/2025 12:00:00 AM | 28 | 35 | 39.7 | 114 | MURO | 39.733 | 3 | 113.429
B-19388 NATIVA | 191 | EVOLUTION 5000 PSI | MUROS PISO 7 APTO 708 Y 709 TORRE 4 | 2025-11-27 | 12/25/2025 12:00:00 AM | 28 | 35 | 37.7 | 108 | MURO | 39.733 | 3 | 107.714
B-19388 NATIVA | 191 | EVOLUTION 5000 PSI | MUROS PISO 7 APTO 708 Y 709 TORRE 4 | 2025-11-27 | 12/25/2025 12:00:00 AM | 28 | 35 | 41.8 | 119 | MURO | 39.733 | 3 | 119.429
B-19388 NATIVA | 191 | EVOLUTION 5000 PSI | MUROS PISO 3 AP 306-307 TORRE 5 | 2025-11-28 | 12/26/2025 12:00:00 AM | 28 | 35 | 41.3 | 118 | MURO | 41.767 | 3 | 118
B-19388 NATIVA | 191 | EVOLUTION 5000 PSI | MUROS PISO 3 AP 306-307 TORRE 5 | 2025-11-28 | 12/26/2025 12:00:00 AM | 28 | 35 | 42.9 | 122 | MURO | 41.767 | 3 | 122.571
B-19388 NATIVA | 191 | EVOLUTION 5000 PSI | MUROS PISO 3 AP 306-307 TORRE 5 | 2025-11-28 | 12/26/2025 12:00:00 AM | 28 | 35 | 41.1 | 117 | MURO | 41.767 | 3 | 117.429
B-19388 NATIVA | 191 | EVOLUTION 5000 PSI | MUROS PISO 7 APTO 710 Y 711 TORRE 4 | 2025-11-28 | 12/26/2025 12:00:00 AM | 28 | 35 | 46.4 | 133 | MURO | 46.267 | 3 | 132.571
B-19388 NATIVA | 191 | EVOLUTION 5000 PSI | MUROS PISO 7 APTO 710 Y 711 TORRE 4 | 2025-11-28 | 12/26/2025 12:00:00 AM | 28 | 35 | 47 | 134 | MURO | 46.267 | 3 | 134.286
B-19388 NATIVA | 191 | EVOLUTION 5000 PSI | MUROS PISO 7 APTO 710 Y 711 TORRE 4 | 2025-11-28 | 12/26/2025 12:00:00 AM | 28 | 35 | 45.4 | 130 | MURO | 46.267 | 3 | 129.714
B-19388 NATIVA | 191 | EVOLUTION 5000 PSI | MUROS P3 AP 301- DEPOSITOS | 2025-11-29 | 12/27/2025 12:00:00 AM | 28 | 35 | 34.2 | 98 | MURO | 34.4 | 3 | 97.714
B-19388 NATIVA | 191 | EVOLUTION 5000 PSI | MUROS P3 AP 301- DEPOSITOS | 2025-11-29 | 12/27/2025 12:00:00 AM | 28 | 35 | 36.8 | 105 | MURO | 34.4 | 3 | 105.143
B-19388 NATIVA | 191 | EVOLUTION 5000 PSI | MUROS P3 AP 301- DEPOSITOS | 2025-11-29 | 12/27/2025 12:00:00 AM | 28 | 35 | 32.2 | 92 | MURO | 34.4 | 3 | 92
B-19388 NATIVA | 191 | EVOLUTION 5000 PSI | MUROS PISO 8 APTO 804 Y 805 TORRE 4 | 2025-11-29 | 12/27/2025 12:00:00 AM | 28 | 35 | 44 | 126 | MURO | 43.767 | 3 | 125.714
B-19388 NATIVA | 191 | EVOLUTION 5000 PSI | MUROS PISO 8 APTO 804 Y 805 TORRE 4 | 2025-11-29 | 12/27/2025 12:00:00 AM | 28 | 35 | 44.1 | 126 | MURO | 43.767 | 3 | 126
B-19388 NATIVA | 191 | EVOLUTION 5000 PSI | MUROS PISO 8 APTO 804 Y 805 TORRE 4 | 2025-11-29 | 12/27/2025 12:00:00 AM | 28 | 35 | 43.2 | 123 | MURO | 43.767 | 3 | 123.429
B-19388 NATIVA | 191 | EVOLUTION 5000 PSI | MUROS P3 AP 308-309 TORRE 5 | 2025-12-01 | 12/29/2025 12:00:00 AM | 28 | 35 | 39.3 | 112 | MURO | 39.567 | 3 | 112.286
B-19388 NATIVA | 191 | EVOLUTION 5000 PSI | MUROS P3 AP 308-309 TORRE 5 | 2025-12-01 | 12/29/2025 12:00:00 AM | 28 | 35 | 37.6 | 107 | MURO | 39.567 | 3 | 107.429
B-19388 NATIVA | 191 | EVOLUTION 5000 PSI | MUROS P3 AP 308-309 TORRE 5 | 2025-12-01 | 12/29/2025 12:00:00 AM | 28 | 35 | 41.8 | 120 | MURO | 39.567 | 3 | 119.429
B-19388 NATIVA | 191 | EVOLUTION 5000 PSI | MUROS PISO 8 APTO 801 Y 812 TORRE 4 | 2025-12-03 | 12/31/2025 12:00:00 AM | 28 | 35 | 41.2 | 118 | MURO | 39.833 | 3 | 117.714
B-19388 NATIVA | 191 | EVOLUTION 5000 PSI | MUROS PISO 8 APTO 801 Y 812 TORRE 4 | 2025-12-03 | 12/31/2025 12:00:00 AM | 28 | 35 | 39.9 | 114 | MURO | 39.833 | 3 | 114
B-19388 NATIVA | 191 | EVOLUTION 5000 PSI | MUROS PISO 8 APTO 801 Y 812 TORRE 4 | 2025-12-03 | 12/31/2025 12:00:00 AM | 28 | 35 | 38.4 | 110 | MURO | 39.833 | 3 | 109.714
B-19388 NATIVA | 191 | EVOLUTION 5000 PSI | MUROS PISO 8 APTO 806 Y 807 TORRE 4 | 2025-12-02 | 12/30/2025 12:00:00 AM | 28 | 35 | 42.1 | 120 | MURO | 44 | 3 | 120.286
B-19388 NATIVA | 191 | EVOLUTION 5000 PSI | MUROS PISO 8 APTO 806 Y 807 TORRE 4 | 2025-12-02 | 12/30/2025 12:00:00 AM | 28 | 35 | 47.2 | 135 | MURO | 44 | 3 | 134.857
B-19388 NATIVA | 191 | EVOLUTION 5000 PSI | MUROS PISO 8 APTO 806 Y 807 TORRE 4 | 2025-12-02 | 12/30/2025 12:00:00 AM | 28 | 35 | 42.7 | 122 | MURO | 44 | 3 | 122
B-19388 NATIVA | 191 | EVOLUTION 5000 PSI | MUROS P3 AP 310-311 TORRE 5 | 2025-12-02 | 12/30/2025 12:00:00 AM | 28 | 35 | 34.4 | 98 | MURO | 34.667 | 3 | 98.286
B-19388 NATIVA | 191 | EVOLUTION 5000 PSI | MUROS P3 AP 310-311 TORRE 5 | 2025-12-02 | 12/30/2025 12:00:00 AM | 28 | 35 | 34.2 | 98 | MURO | 34.667 | 3 | 97.714
B-19388 NATIVA | 191 | EVOLUTION 5000 PSI | MUROS P3 AP 310-311 TORRE 5 | 2025-12-02 | 12/30/2025 12:00:00 AM | 28 | 35 | 35.4 | 101 | MURO | 34.667 | 3 | 101.143
B-19388 NATIVA | 191 | EVOLUTION 5000 PSI | MUROS PISO 8 APTO 808 Y 809 TORRE 4 | 2025-12-04 | 1/1/2026 12:00:00 AM | 28 | 35 | 47.6 | 136 | MURO | 48 | 3 | 136
B-19388 NATIVA | 191 | EVOLUTION 5000 PSI | MUROS PISO 8 APTO 808 Y 809 TORRE 4 | 2025-12-04 | 1/1/2026 12:00:00 AM | 28 | 35 | 47.8 | 136 | MURO | 48 | 3 | 136.571
B-19388 NATIVA | 191 | EVOLUTION 5000 PSI | MUROS PISO 8 APTO 808 Y 809 TORRE 4 | 2025-12-04 | 1/1/2026 12:00:00 AM | 28 | 35 | 48.6 | 139 | MURO | 48 | 3 | 138.857
B-19388 NATIVA | 191 | EVOLUTION 5000 PSI | MUROS P4 402 -sala de juegos TORRE 5 | 2025-12-04 | 1/1/2026 12:00:00 AM | 28 | 35 | 40.8 | 117 | MURO | 39.833 | 3 | 116.571
B-19388 NATIVA | 191 | EVOLUTION 5000 PSI | MUROS P4 402 -sala de juegos TORRE 5 | 2025-12-04 | 1/1/2026 12:00:00 AM | 28 | 35 | 38.6 | 110 | MURO | 39.833 | 3 | 110.286
B-19388 NATIVA | 191 | EVOLUTION 5000 PSI | MUROS P4 402 -sala de juegos TORRE 5 | 2025-12-04 | 1/1/2026 12:00:00 AM | 28 | 35 | 40.1 | 114 | MURO | 39.833 | 3 | 114.571
B-19388 NATIVA | 191 | EVOLUTION 5000 PSI | MUROS PISO 8 APTO 810 Y 811 TORRE 4 | 2025-12-05 | 1/2/2026 12:00:00 AM | 28 | 35 | 42.5 | 121 | MURO | 44.067 | 3 | 121.429
B-19388 NATIVA | 191 | EVOLUTION 5000 PSI | MUROS PISO 8 APTO 810 Y 811 TORRE 4 | 2025-12-05 | 1/2/2026 12:00:00 AM | 28 | 35 | 47 | 134 | MURO | 44.067 | 3 | 134.286
B-19388 NATIVA | 191 | EVOLUTION 5000 PSI | MUROS PISO 8 APTO 810 Y 811 TORRE 4 | 2025-12-05 | 1/2/2026 12:00:00 AM | 28 | 35 | 42.7 | 122 | MURO | 44.067 | 3 | 122
B-19388 NATIVA | 191 | EVOLUTION 5000 PSI | MUROS P4 404-405 TORRE 5 | 2025-12-05 | 1/2/2026 12:00:00 AM | 28 | 35 | 38 | 108 | MURO | 37.067 | 3 | 108.571
B-19388 NATIVA | 191 | EVOLUTION 5000 PSI | MUROS P4 404-405 TORRE 5 | 2025-12-05 | 1/2/2026 12:00:00 AM | 28 | 35 | 33.7 | 96 | MURO | 37.067 | 3 | 96.286
B-19388 NATIVA | 191 | EVOLUTION 5000 PSI | MUROS P4 404-405 TORRE 5 | 2025-12-05 | 1/2/2026 12:00:00 AM | 28 | 35 | 39.5 | 113 | MURO | 37.067 | 3 | 112.857
B-19388 NATIVA | 191 | EVOLUTION 5000 PSI | MUROS PISO 8 APTO 802 Y 803 TORRE 4 | 2025-12-01 | 12/29/2025 12:00:00 AM | 28 | 35 | 32.8 | 94 | MURO | 32.567 | 3 | 93.714
B-19388 NATIVA | 191 | EVOLUTION 5000 PSI | MUROS PISO 8 APTO 802 Y 803 TORRE 4 | 2025-12-01 | 12/29/2025 12:00:00 AM | 28 | 35 | 31.9 | 91 | MURO | 32.567 | 3 | 91.143
B-19388 NATIVA | 191 | EVOLUTION 5000 PSI | MUROS PISO 8 APTO 802 Y 803 TORRE 4 | 2025-12-01 | 12/29/2025 12:00:00 AM | 28 | 35 | 33 | 94 | MURO | 32.567 | 3 | 94.286
B-19388 NATIVA | 191 | IND MURO 5000 PSI | MUROS PISO 9 APTO 904 Y 905 TORRE 4 | 2025-12-09 | 1/6/2026 12:00:00 AM | 28 | 35 | 38.1 | 109 | MURO | 39.833 | 3 | 108.857
B-19388 NATIVA | 191 | IND MURO 5000 PSI | MUROS PISO 9 APTO 904 Y 905 TORRE 4 | 2025-12-09 | 1/6/2026 12:00:00 AM | 28 | 35 | 40.9 | 117 | MURO | 39.833 | 3 | 116.857
B-19388 NATIVA | 191 | IND MURO 5000 PSI | MUROS PISO 9 APTO 904 Y 905 TORRE 4 | 2025-12-09 | 1/6/2026 12:00:00 AM | 28 | 35 | 40.5 | 116 | MURO | 39.833 | 3 | 115.714
B-19388 NATIVA | 191 | AUTOCOMPACTANTE 5000 GF | MUROS PISO 9 APTO 902 Y 903 TORRE 4 | 2025-12-10 | 1/7/2026 12:00:00 AM | 28 | 35 | 49 | 140 | MURO | 45.233 | 3 | 140
B-19388 NATIVA | 191 | AUTOCOMPACTANTE 5000 GF | MUROS PISO 9 APTO 902 Y 903 TORRE 4 | 2025-12-10 | 1/7/2026 12:00:00 AM | 28 | 35 | 40 | 114 | MURO | 45.233 | 3 | 114.286
B-19388 NATIVA | 191 | AUTOCOMPACTANTE 5000 GF | MUROS PISO 9 APTO 902 Y 903 TORRE 4 | 2025-12-10 | 1/7/2026 12:00:00 AM | 28 | 35 | 46.7 | 134 | MURO | 45.233 | 3 | 133.429
B-19388 NATIVA | 191 | AUTOCOMPACTANTE 5000 GF | MUROS P4 AP 406-407 TORRE 5 | 2025-12-10 | 1/7/2026 12:00:00 AM | 28 | 35 | 49.7 | 142 | MURO | 46.967 | 3 | 142
B-19388 NATIVA | 191 | AUTOCOMPACTANTE 5000 GF | MUROS P4 AP 406-407 TORRE 5 | 2025-12-10 | 1/7/2026 12:00:00 AM | 28 | 35 | 45.2 | 129 | MURO | 46.967 | 3 | 129.143
B-19388 NATIVA | 191 | AUTOCOMPACTANTE 5000 GF | MUROS P4 AP 406-407 TORRE 5 | 2025-12-10 | 1/7/2026 12:00:00 AM | 28 | 35 | 46 | 131 | MURO | 46.967 | 3 | 131.429
B-19388 NATIVA | 191 | AUTOCOMPACTANTE 5000 GF | MUROS PISO 9 APTO 906 Y 907 TORRE 4 | 2025-12-11 | 1/8/2026 12:00:00 AM | 28 | 35 | 39.8 | 114 | MURO | 36.833 | 3 | 113.714
B-19388 NATIVA | 191 | AUTOCOMPACTANTE 5000 GF | MUROS PISO 9 APTO 906 Y 907 TORRE 4 | 2025-12-11 | 1/8/2026 12:00:00 AM | 28 | 35 | 36.6 | 105 | MURO | 36.833 | 3 | 104.571
B-19388 NATIVA | 191 | AUTOCOMPACTANTE 5000 GF | MUROS PISO 9 APTO 906 Y 907 TORRE 4 | 2025-12-11 | 1/8/2026 12:00:00 AM | 28 | 35 | 34.1 | 97 | MURO | 36.833 | 3 | 97.429
B-19388 NATIVA | 191 | AUTOCOMPACTANTE 5000 GF | MUROS PISO 9 APTO 901 Y 912 TORRE 4 | 2025-12-12 | 1/9/2026 12:00:00 AM | 28 | 35 | 38.4 | 110 | MURO | 36.1 | 3 | 109.714
B-19388 NATIVA | 191 | AUTOCOMPACTANTE 5000 GF | MUROS PISO 9 APTO 901 Y 912 TORRE 4 | 2025-12-12 | 1/9/2026 12:00:00 AM | 28 | 35 | 38.1 | 109 | MURO | 36.1 | 3 | 108.857
B-19388 NATIVA | 191 | AUTOCOMPACTANTE 5000 GF | MUROS PISO 9 APTO 901 Y 912 TORRE 4 | 2025-12-12 | 1/9/2026 12:00:00 AM | 28 | 35 | 31.8 | 91 | MURO | 36.1 | 3 | 90.857
B-19388 NATIVA | 191 | EVOLUTION 5000 PSI | MUROS P5 AP 410-411 TORRE 5 | 2025-12-12 | 1/9/2026 12:00:00 AM | 28 | 35 | 48.6 | 139 | MURO | 41.933 | 3 | 138.857
B-19388 NATIVA | 191 | EVOLUTION 5000 PSI | MUROS P5 AP 410-411 TORRE 5 | 2025-12-12 | 1/9/2026 12:00:00 AM | 28 | 35 | 40.7 | 116 | MURO | 41.933 | 3 | 116.286
B-19388 NATIVA | 191 | EVOLUTION 5000 PSI | MUROS P5 AP 410-411 TORRE 5 | 2025-12-12 | 1/9/2026 12:00:00 AM | 28 | 35 | 36.5 | 104 | MURO | 41.933 | 3 | 104.286
B-19388 NATIVA | 191 | AUTOCOMPACTANTE 5000 GF | MUROS P4 AP 408-409 TORRE 5 | 2025-12-11 | 1/8/2026 12:00:00 AM | 28 | 35 | 44 | 126 | MURO | 42.6 | 3 | 125.714
B-19388 NATIVA | 191 | AUTOCOMPACTANTE 5000 GF | MUROS P4 AP 408-409 TORRE 5 | 2025-12-11 | 1/8/2026 12:00:00 AM | 28 | 35 | 39.7 | 113 | MURO | 42.6 | 3 | 113.429
B-19388 NATIVA | 191 | AUTOCOMPACTANTE 5000 GF | MUROS P4 AP 408-409 TORRE 5 | 2025-12-11 | 1/8/2026 12:00:00 AM | 28 | 35 | 44.1 | 126 | MURO | 42.6 | 3 | 126
B-19388 NATIVA | 191 | EVOLUTION 5000 PSI | MUROS P5 AP 503-502 TORRE 5 | 2025-12-13 | 1/10/2026 12:00:00 AM | 28 | 35 | 50.4 | 144 | MURO | 46.433 | 3 | 144
B-19388 NATIVA | 191 | EVOLUTION 5000 PSI | MUROS P5 AP 503-502 TORRE 5 | 2025-12-13 | 1/10/2026 12:00:00 AM | 28 | 35 | 53.2 | 152 | MURO | 46.433 | 3 | 152
B-19388 NATIVA | 191 | EVOLUTION 5000 PSI | MUROS P5 AP 503-502 TORRE 5 | 2025-12-13 | 1/10/2026 12:00:00 AM | 28 | 35 | 35.7 | 102 | MURO | 46.433 | 3 | 102
B-19388 NATIVA | 191 | AUTOCOMPACTANTE 5000 GF | MUROS PISO 9 APTO 908 Y 909 TORRE 4 | 2025-12-13 | 1/10/2026 12:00:00 AM | 28 | 35 | 27.1 | 77 | MURO | 27.333 | 3 | 77.429
B-19388 NATIVA | 191 | AUTOCOMPACTANTE 5000 GF | MUROS PISO 9 APTO 908 Y 909 TORRE 4 | 2025-12-13 | 1/10/2026 12:00:00 AM | 28 | 35 | 25.3 | 72 | MURO | 27.333 | 3 | 72.286
B-19388 NATIVA | 191 | AUTOCOMPACTANTE 5000 GF | MUROS PISO 9 APTO 908 Y 909 TORRE 4 | 2025-12-13 | 1/10/2026 12:00:00 AM | 28 | 35 | 29.6 | 84 | MURO | 27.333 | 3 | 84.571
B-19388 NATIVA | 191 | AUTOCOMPACTANTE 5000 GF | MUROS PISO 9 APTO 910 Y 911 TORRE 4 | 2025-12-15 | 1/12/2026 12:00:00 AM | 28 | 35 | 51 | 146 | MURO | 49.833 | 3 | 145.714
B-19388 NATIVA | 191 | AUTOCOMPACTANTE 5000 GF | MUROS PISO 9 APTO 910 Y 911 TORRE 4 | 2025-12-15 | 1/12/2026 12:00:00 AM | 28 | 35 | 49.2 | 140 | MURO | 49.833 | 3 | 140.571
B-19388 NATIVA | 191 | AUTOCOMPACTANTE 5000 GF | MUROS PISO 9 APTO 910 Y 911 TORRE 4 | 2025-12-15 | 1/12/2026 12:00:00 AM | 28 | 35 | 49.3 | 141 | MURO | 49.833 | 3 | 140.857
B-19388 NATIVA | 191 | EVOLUTION 5000 PSI | MUROS P5 AP 504-505 TORRE 5 | 2025-12-16 | 1/13/2026 12:00:00 AM | 28 | 35 | 37 | 106 | MURO | 37.4 | 3 | 105.714
B-19388 NATIVA | 191 | EVOLUTION 5000 PSI | MUROS P5 AP 504-505 TORRE 5 | 2025-12-16 | 1/13/2026 12:00:00 AM | 28 | 35 | 37.5 | 107 | MURO | 37.4 | 3 | 107.143
B-19388 NATIVA | 191 | EVOLUTION 5000 PSI | MUROS P5 AP 504-505 TORRE 5 | 2025-12-16 | 1/13/2026 12:00:00 AM | 28 | 35 | 37.7 | 108 | MURO | 37.4 | 3 | 107.714
B-19388 NATIVA | 191 | AUTOCOMPACTANTE 5000 GF | MUROS PISO 10 APTO 1004 Y 1005 TORRE 4 | 2025-12-16 | 1/13/2026 12:00:00 AM | 28 | 35 | 43.7 | 125 | MURO | 42.067 | 3 | 124.857
B-19388 NATIVA | 191 | AUTOCOMPACTANTE 5000 GF | MUROS PISO 10 APTO 1004 Y 1005 TORRE 4 | 2025-12-16 | 1/13/2026 12:00:00 AM | 28 | 35 | 42.6 | 122 | MURO | 42.067 | 3 | 121.714
B-19388 NATIVA | 191 | AUTOCOMPACTANTE 5000 GF | MUROS PISO 10 APTO 1004 Y 1005 TORRE 4 | 2025-12-16 | 1/13/2026 12:00:00 AM | 28 | 35 | 39.9 | 114 | MURO | 42.067 | 3 | 114
B-19388 NATIVA | 191 | AUTOCOMPACTANTE 5000 GF | MUROS PISO 10 APTO 1002 Y 1003 TORRE 4 | 2025-12-17 | 1/14/2026 12:00:00 AM | 28 | 35 | 49.1 | 140 | MURO | 43.967 | 3 | 140.286
B-19388 NATIVA | 191 | AUTOCOMPACTANTE 5000 GF | MUROS PISO 10 APTO 1002 Y 1003 TORRE 4 | 2025-12-17 | 1/14/2026 12:00:00 AM | 28 | 35 | 51.4 | 147 | MURO | 43.967 | 3 | 146.857
B-19388 NATIVA | 191 | AUTOCOMPACTANTE 5000 GF | MUROS PISO 10 APTO 1002 Y 1003 TORRE 4 | 2025-12-17 | 1/14/2026 12:00:00 AM | 28 | 35 | 31.4 | 90 | MURO | 43.967 | 3 | 89.714
B-19388 NATIVA | 191 | AUTOCOMPACTANTE 5000 GF | MUROS PISO 10 APTO 1006 Y 1007 TORRE 4 | 2025-12-18 | 1/15/2026 12:00:00 AM | 28 | 35 | 50.3 | 144 | MURO | 53.1 | 3 | 143.714
B-19388 NATIVA | 191 | AUTOCOMPACTANTE 5000 GF | MUROS PISO 10 APTO 1006 Y 1007 TORRE 4 | 2025-12-18 | 1/15/2026 12:00:00 AM | 28 | 35 | 51.3 | 146 | MURO | 53.1 | 3 | 146.571
B-19388 NATIVA | 191 | AUTOCOMPACTANTE 5000 GF | MUROS PISO 10 APTO 1006 Y 1007 TORRE 4 | 2025-12-18 | 1/15/2026 12:00:00 AM | 28 | 35 | 57.7 | 165 | MURO | 53.1 | 3 | 164.857
B-19388 NATIVA | 191 | EVOLUTION 5000 PSI | MUROS P5 AP 506-507 TORRE 5 | 2025-12-18 | 1/15/2026 12:00:00 AM | 28 | 35 | 37.7 | 108 | MURO | 39.067 | 3 | 107.714
B-19388 NATIVA | 191 | EVOLUTION 5000 PSI | MUROS P5 AP 506-507 TORRE 5 | 2025-12-18 | 1/15/2026 12:00:00 AM | 28 | 35 | 39.5 | 113 | MURO | 39.067 | 3 | 112.857
B-19388 NATIVA | 191 | EVOLUTION 5000 PSI | MUROS P5 AP 506-507 TORRE 5 | 2025-12-18 | 1/15/2026 12:00:00 AM | 28 | 35 | 40 | 114 | MURO | 39.067 | 3 | 114.286
B-19388 NATIVA | 191 | AUTOCOMPACTANTE 5000 GF | MUROS PISO 10 APTO 1001 Y 1012 TORRE 4 | 2025-12-19 | 1/16/2026 12:00:00 AM | 28 | 35 | 27.3 | 78 | MURO | 44.9 | 3 | 78
B-19388 NATIVA | 191 | AUTOCOMPACTANTE 5000 GF | MUROS PISO 10 APTO 1001 Y 1012 TORRE 4 | 2025-12-19 | 1/16/2026 12:00:00 AM | 28 | 35 | 52.9 | 151 | MURO | 44.9 | 3 | 151.143
B-19388 NATIVA | 191 | AUTOCOMPACTANTE 5000 GF | MUROS PISO 10 APTO 1001 Y 1012 TORRE 4 | 2025-12-19 | 1/16/2026 12:00:00 AM | 28 | 35 | 54.5 | 156 | MURO | 44.9 | 3 | 155.714
B-19388 NATIVA | 191 | AUTOCOMPACTANTE 5000 GF | MUROS PISO 10 APTO 1010 Y 1011 TORRE 4 | 2026-01-16 | 2/13/2026 12:00:00 AM | 28 | 35 | 38.9 | 111 | MURO | 38.9 | 3 | 111.143
B-19388 NATIVA | 191 | AUTOCOMPACTANTE 5000 GF | MUROS PISO 10 APTO 1010 Y 1011 TORRE 4 | 2026-01-16 | 2/13/2026 12:00:00 AM | 28 | 35 | 39.4 | 112 | MURO | 38.9 | 3 | 112.571
B-19388 NATIVA | 191 | AUTOCOMPACTANTE 5000 GF | MUROS PISO 10 APTO 1010 Y 1011 TORRE 4 | 2026-01-16 | 2/13/2026 12:00:00 AM | 28 | 35 | 38.4 | 110 | MURO | 38.9 | 3 | 109.714
B-19388 NATIVA | 191 | EVOLUTION 5000 PSI | MUROS 501-512 TORRE 5 | 2026-01-16 | 2/13/2026 12:00:00 AM | 28 | 35 | 43.4 | 124 | MURO | 41.933 | 3 | 124
B-19388 NATIVA | 191 | EVOLUTION 5000 PSI | MUROS 501-512 TORRE 5 | 2026-01-16 | 2/13/2026 12:00:00 AM | 28 | 35 | 40.5 | 116 | MURO | 41.933 | 3 | 115.714
B-19388 NATIVA | 191 | EVOLUTION 5000 PSI | MUROS 501-512 TORRE 5 | 2026-01-16 | 2/13/2026 12:00:00 AM | 28 | 35 | 41.9 | 120 | MURO | 41.933 | 3 | 119.714
B-19388 NATIVA | 191 | EVOLUTION 5000 PSI | MUROS P5 AP 508-509 TORRE 5 | 2026-01-19 | 2/16/2026 12:00:00 AM | 28 | 35 | 43.4 | 124 | MURO | 43.4 | 3 | 124
B-19388 NATIVA | 191 | EVOLUTION 5000 PSI | MUROS P5 AP 508-509 TORRE 5 | 2026-01-19 | 2/16/2026 12:00:00 AM | 28 | 35 | 41.4 | 118 | MURO | 43.4 | 3 | 118.286
B-19388 NATIVA | 191 | EVOLUTION 5000 PSI | MUROS P5 AP 508-509 TORRE 5 | 2026-01-19 | 2/16/2026 12:00:00 AM | 28 | 35 | 45.4 | 130 | MURO | 43.4 | 3 | 129.714
B-19388 NATIVA | 191 | EVOLUTION 5000 PSI | MUROS P5 AP 511-510 TORRE 5 | 2026-01-20 | 2/17/2026 12:00:00 AM | 28 | 35 | 45.3 | 129 | MURO | 41.967 | 3 | 129.429
B-19388 NATIVA | 191 | EVOLUTION 5000 PSI | MUROS P5 AP 511-510 TORRE 5 | 2026-01-20 | 2/17/2026 12:00:00 AM | 28 | 35 | 36.6 | 105 | MURO | 41.967 | 3 | 104.571
B-19388 NATIVA | 191 | EVOLUTION 5000 PSI | MUROS P5 AP 511-510 TORRE 5 | 2026-01-20 | 2/17/2026 12:00:00 AM | 28 | 35 | 44 | 126 | MURO | 41.967 | 3 | 125.714
B-19388 NATIVA | 191 | EVOLUTION 5000 PSI | MUROS P6 AP 603-602 TORRE 5 | 2026-01-21 | 2/18/2026 12:00:00 AM | 28 | 35 | 43.5 | 124 | MURO | 42.6 | 3 | 124.286
B-19388 NATIVA | 191 | EVOLUTION 5000 PSI | MUROS P6 AP 603-602 TORRE 5 | 2026-01-21 | 2/18/2026 12:00:00 AM | 28 | 35 | 44.7 | 128 | MURO | 42.6 | 3 | 127.714
B-19388 NATIVA | 191 | EVOLUTION 5000 PSI | MUROS P6 AP 603-602 TORRE 5 | 2026-01-21 | 2/18/2026 12:00:00 AM | 28 | 35 | 39.6 | 113 | MURO | 42.6 | 3 | 113.143
B-19388 NATIVA | 191 | EVOLUTION 5000 PSI | MUROS P6 AP 604-605 TORRE 5 | 2026-01-22 | 2/19/2026 12:00:00 AM | 28 | 35 | 46.5 | 133 | MURO | 43.767 | 3 | 132.857
B-19388 NATIVA | 191 | EVOLUTION 5000 PSI | MUROS P6 AP 604-605 TORRE 5 | 2026-01-22 | 2/19/2026 12:00:00 AM | 28 | 35 | 44.3 | 127 | MURO | 43.767 | 3 | 126.571
B-19388 NATIVA | 191 | EVOLUTION 5000 PSI | MUROS P6 AP 604-605 TORRE 5 | 2026-01-22 | 2/19/2026 12:00:00 AM | 28 | 35 | 40.5 | 116 | MURO | 43.767 | 3 | 115.714
B-19388 NATIVA | 191 | EVOLUTION 5000 PSI | MUROS PISO 11 APTO 1104 Y 1105 TORRE 4 | 2026-01-22 | 2/19/2026 12:00:00 AM | 28 | 35 | 22.5 | 64 | MURO | 25.5 | 3 | 64.286
B-19388 NATIVA | 191 | EVOLUTION 5000 PSI | MUROS PISO 11 APTO 1104 Y 1105 TORRE 4 | 2026-01-22 | 2/19/2026 12:00:00 AM | 28 | 35 | 26.3 | 75 | MURO | 25.5 | 3 | 75.143
B-19388 NATIVA | 191 | EVOLUTION 5000 PSI | MUROS PISO 11 APTO 1104 Y 1105 TORRE 4 | 2026-01-22 | 2/19/2026 12:00:00 AM | 28 | 35 | 27.7 | 79 | MURO | 25.5 | 3 | 79.143
B-19388 NATIVA | 191 | EVOLUTION 5000 PSI | MUROS P6 AP 606-607 TORRE 5 | 2026-01-23 | 2/20/2026 12:00:00 AM | 28 | 35 | 40.5 | 116 | MURO | 40.867 | 3 | 115.714
B-19388 NATIVA | 191 | EVOLUTION 5000 PSI | MUROS P6 AP 606-607 TORRE 5 | 2026-01-23 | 2/20/2026 12:00:00 AM | 28 | 35 | 39.1 | 112 | MURO | 40.867 | 3 | 111.714
B-19388 NATIVA | 191 | EVOLUTION 5000 PSI | MUROS P6 AP 606-607 TORRE 5 | 2026-01-23 | 2/20/2026 12:00:00 AM | 28 | 35 | 43 | 123 | MURO | 40.867 | 3 | 122.857
B-19388 NATIVA | 191 | EVOLUTION 5000 PSI | MUROS PISO 11 APTO 1102 Y 1103 TORRE 4 | 2026-01-23 | 2/20/2026 12:00:00 AM | 28 | 35 | 22.7 | 65 | MURO | 23.133 | 3 | 64.857
B-19388 NATIVA | 191 | EVOLUTION 5000 PSI | MUROS PISO 11 APTO 1102 Y 1103 TORRE 4 | 2026-01-23 | 2/20/2026 12:00:00 AM | 28 | 35 | 22.5 | 64 | MURO | 23.133 | 3 | 64.286
B-19388 NATIVA | 191 | EVOLUTION 5000 PSI | MUROS PISO 11 APTO 1102 Y 1103 TORRE 4 | 2026-01-23 | 2/20/2026 12:00:00 AM | 28 | 35 | 24.2 | 69 | MURO | 23.133 | 3 | 69.143
B-19388 NATIVA | 191 | EVOLUTION 5000 PSI | MUROS P6 AP 601-612 TORRE 5 | 2026-01-24 | 2/21/2026 12:00:00 AM | 28 | 35 | 40.9 | 117 | MURO | 38.967 | 3 | 116.857
B-19388 NATIVA | 191 | EVOLUTION 5000 PSI | MUROS P6 AP 601-612 TORRE 5 | 2026-01-24 | 2/21/2026 12:00:00 AM | 28 | 35 | 31.4 | 90 | MURO | 38.967 | 3 | 89.714
B-19388 NATIVA | 191 | EVOLUTION 5000 PSI | MUROS P6 AP 601-612 TORRE 5 | 2026-01-24 | 2/21/2026 12:00:00 AM | 28 | 35 | 44.6 | 127 | MURO | 38.967 | 3 | 127.429
B-19388 NATIVA | 191 | EVOLUTION 5000 PSI | MUROS PISO 11 APTO 1106 Y 1107 TORRE 4 | 2026-01-24 | 2/21/2026 12:00:00 AM | 28 | 35 | 44.7 | 128 | MURO | 43.9 | 3 | 127.714
B-19388 NATIVA | 191 | EVOLUTION 5000 PSI | MUROS PISO 11 APTO 1106 Y 1107 TORRE 4 | 2026-01-24 | 2/21/2026 12:00:00 AM | 28 | 35 | 44.5 | 127 | MURO | 43.9 | 3 | 127.143
B-19388 NATIVA | 191 | EVOLUTION 5000 PSI | MUROS PISO 11 APTO 1106 Y 1107 TORRE 4 | 2026-01-24 | 2/21/2026 12:00:00 AM | 28 | 35 | 42.5 | 121 | MURO | 43.9 | 3 | 121.429
B-19388 NATIVA | 191 | EVOLUTION 5000 PSI | MUROS P6 AP 608-609 TORRE 5 | 2026-01-26 | 2/23/2026 12:00:00 AM | 28 | 35 | 37.4 | 107 | MURO | 35.633 | 3 | 106.857
B-19388 NATIVA | 191 | EVOLUTION 5000 PSI | MUROS P6 AP 608-609 TORRE 5 | 2026-01-26 | 2/23/2026 12:00:00 AM | 28 | 35 | 34.9 | 100 | MURO | 35.633 | 3 | 99.714
B-19388 NATIVA | 191 | EVOLUTION 5000 PSI | MUROS P6 AP 608-609 TORRE 5 | 2026-01-26 | 2/23/2026 12:00:00 AM | 28 | 35 | 34.6 | 99 | MURO | 35.633 | 3 | 98.857
B-19388 NATIVA | 191 | EVOLUTION 5000 PSI | MUROS PISO 11 APTO 1101 Y 1112 TORRE 4 | 2026-01-26 | 2/23/2026 12:00:00 AM | 28 | 35 | 44.6 | 128 | MURO | 41.433 | 3 | 127.429
B-19388 NATIVA | 191 | EVOLUTION 5000 PSI | MUROS PISO 11 APTO 1101 Y 1112 TORRE 4 | 2026-01-26 | 2/23/2026 12:00:00 AM | 28 | 35 | 38.8 | 111 | MURO | 41.433 | 3 | 110.857
B-19388 NATIVA | 191 | EVOLUTION 5000 PSI | MUROS PISO 11 APTO 1101 Y 1112 TORRE 4 | 2026-01-26 | 2/23/2026 12:00:00 AM | 28 | 35 | 40.9 | 117 | MURO | 41.433 | 3 | 116.857
B-19388 NATIVA | 191 | EVOLUTION 5000 PSI | MUROS P6 AP 611-610 TORRE 5 | 2026-01-27 | 2/24/2026 12:00:00 AM | 28 | 35 | 39 | 112 | MURO | 43.333 | 3 | 111.429
B-19388 NATIVA | 191 | EVOLUTION 5000 PSI | MUROS P6 AP 611-610 TORRE 5 | 2026-01-27 | 2/24/2026 12:00:00 AM | 28 | 35 | 46.4 | 133 | MURO | 43.333 | 3 | 132.571
B-19388 NATIVA | 191 | EVOLUTION 5000 PSI | MUROS P6 AP 611-610 TORRE 5 | 2026-01-27 | 2/24/2026 12:00:00 AM | 28 | 35 | 44.6 | 127 | MURO | 43.333 | 3 | 127.429
B-19388 NATIVA | 191 | EVOLUTION 5000 PSI | MUROS PISO 11 APTO 1108 Y 1109 TORRE 4 | 2026-01-27 | 2/24/2026 12:00:00 AM | 28 | 35 | 43.1 | 123 | MURO | 43.167 | 3 | 123.143
B-19388 NATIVA | 191 | EVOLUTION 5000 PSI | MUROS PISO 11 APTO 1108 Y 1109 TORRE 4 | 2026-01-27 | 2/24/2026 12:00:00 AM | 28 | 35 | 43.4 | 124 | MURO | 43.167 | 3 | 124
B-19388 NATIVA | 191 | EVOLUTION 5000 PSI | MUROS PISO 11 APTO 1108 Y 1109 TORRE 4 | 2026-01-27 | 2/24/2026 12:00:00 AM | 28 | 35 | 43 | 123 | MURO | 43.167 | 3 | 122.857
B-19388 NATIVA | 191 | EVOLUTION 5000 PSI | MUROS P7 AP 703-702 TORRE 5 | 2026-01-28 | 2/25/2026 12:00:00 AM | 28 | 35 | 45.3 | 129 | MURO | 47 | 3 | 129.429
B-19388 NATIVA | 191 | EVOLUTION 5000 PSI | MUROS P7 AP 703-702 TORRE 5 | 2026-01-28 | 2/25/2026 12:00:00 AM | 28 | 35 | 47.3 | 135 | MURO | 47 | 3 | 135.143
B-19388 NATIVA | 191 | EVOLUTION 5000 PSI | MUROS P7 AP 703-702 TORRE 5 | 2026-01-28 | 2/25/2026 12:00:00 AM | 28 | 35 | 48.4 | 138 | MURO | 47 | 3 | 138.286
B-19388 NATIVA | 191 | IND. MURO 5000 GF | MUROS PISO 11 APTO 1110 Y 1111 TORRE 4 | 2026-01-28 | 2/25/2026 12:00:00 AM | 28 | 35 | 39.8 | 114 | MURO | 39.5 | 3 | 113.714
B-19388 NATIVA | 191 | IND. MURO 5000 GF | MUROS PISO 11 APTO 1110 Y 1111 TORRE 4 | 2026-01-28 | 2/25/2026 12:00:00 AM | 28 | 35 | 37.5 | 107 | MURO | 39.5 | 3 | 107.143
B-19388 NATIVA | 191 | IND. MURO 5000 GF | MUROS PISO 11 APTO 1110 Y 1111 TORRE 4 | 2026-01-28 | 2/25/2026 12:00:00 AM | 28 | 35 | 41.2 | 118 | MURO | 39.5 | 3 | 117.714
B-19388 NATIVA | 191 | IND. MURO 5000 GF | MUROS PISO 12 APTO 1204 Y 1205 TORRE 4 | 2026-01-29 | 2/26/2026 12:00:00 AM | 28 | 35 | 39.7 | 114 | MURO | 37.633 | 3 | 113.429
B-19388 NATIVA | 191 | IND. MURO 5000 GF | MUROS PISO 12 APTO 1204 Y 1205 TORRE 4 | 2026-01-29 | 2/26/2026 12:00:00 AM | 28 | 35 | 35.6 | 102 | MURO | 37.633 | 3 | 101.714
B-19388 NATIVA | 191 | IND. MURO 5000 GF | MUROS PISO 12 APTO 1204 Y 1205 TORRE 4 | 2026-01-29 | 2/26/2026 12:00:00 AM | 28 | 35 | 37.6 | 107 | MURO | 37.633 | 3 | 107.429
B-19388 NATIVA | 191 | EVOLUTION 5000 PSI | MUROS P7 AP 704-705 TORRE 5 | 2026-01-29 | 2/26/2026 12:00:00 AM | 28 | 35 | 39.7 | 113 | MURO | 37.467 | 3 | 113.429
B-19388 NATIVA | 191 | EVOLUTION 5000 PSI | MUROS P7 AP 704-705 TORRE 5 | 2026-01-29 | 2/26/2026 12:00:00 AM | 28 | 35 | 34.1 | 97 | MURO | 37.467 | 3 | 97.429
B-19388 NATIVA | 191 | EVOLUTION 5000 PSI | MUROS P7 AP 704-705 TORRE 5 | 2026-01-29 | 2/26/2026 12:00:00 AM | 28 | 35 | 38.6 | 110 | MURO | 37.467 | 3 | 110.286
B-19388 NATIVA | 191 | IND. MURO 5000 GF | MUROS PISO 12 APTO 1202 Y 1203 TORRE 4 | 2026-01-30 | 2/27/2026 12:00:00 AM | 28 | 35 | 48.1 | 137 | MURO | 47.033 | 3 | 137.429
B-19388 NATIVA | 191 | IND. MURO 5000 GF | MUROS PISO 12 APTO 1202 Y 1203 TORRE 4 | 2026-01-30 | 2/27/2026 12:00:00 AM | 28 | 35 | 47.8 | 136 | MURO | 47.033 | 3 | 136.571
B-19388 NATIVA | 191 | IND. MURO 5000 GF | MUROS PISO 12 APTO 1202 Y 1203 TORRE 4 | 2026-01-30 | 2/27/2026 12:00:00 AM | 28 | 35 | 45.2 | 129 | MURO | 47.033 | 3 | 129.143
B-19388 NATIVA | 191 | EVOLUTION 5000 PSI | MUROS P7 AP 707-706 TORRE 5 | 2026-01-30 | 2/27/2026 12:00:00 AM | 28 | 35 | 43 | 123 | MURO | 44.367 | 3 | 122.857
B-19388 NATIVA | 191 | EVOLUTION 5000 PSI | MUROS P7 AP 707-706 TORRE 5 | 2026-01-30 | 2/27/2026 12:00:00 AM | 28 | 35 | 44.7 | 128 | MURO | 44.367 | 3 | 127.714
B-19388 NATIVA | 191 | EVOLUTION 5000 PSI | MUROS P7 AP 707-706 TORRE 5 | 2026-01-30 | 2/27/2026 12:00:00 AM | 28 | 35 | 45.4 | 130 | MURO | 44.367 | 3 | 129.714
B-19388 NATIVA | 191 | EVOLUTION 5000 PSI | MUROS P7 AP 701-712 TORRE 5 | 2026-01-31 | 2/28/2026 12:00:00 AM | 28 | 35 | 42.4 | 121 | MURO | 40.833 | 3 | 121.143
B-19388 NATIVA | 191 | EVOLUTION 5000 PSI | MUROS P7 AP 701-712 TORRE 5 | 2026-01-31 | 2/28/2026 12:00:00 AM | 28 | 35 | 39.8 | 114 | MURO | 40.833 | 3 | 113.714
B-19388 NATIVA | 191 | EVOLUTION 5000 PSI | MUROS P7 AP 701-712 TORRE 5 | 2026-01-31 | 2/28/2026 12:00:00 AM | 28 | 35 | 40.3 | 115 | MURO | 40.833 | 3 | 115.143
B-19388 NATIVA | 191 | EVOLUTION 5000 PSI | MUROS PISO 7 AP 708-709 TORRE 5 | 2026-02-02 | 3/2/2026 12:00:00 AM | 28 | 35 | 41.5 | 118 | MURO | 41.233 | 3 | 118.571
B-19388 NATIVA | 191 | EVOLUTION 5000 PSI | MUROS PISO 7 AP 708-709 TORRE 5 | 2026-02-02 | 3/2/2026 12:00:00 AM | 28 | 35 | 39.7 | 114 | MURO | 41.233 | 3 | 113.429
B-19388 NATIVA | 191 | EVOLUTION 5000 PSI | MUROS PISO 7 AP 708-709 TORRE 5 | 2026-02-02 | 3/2/2026 12:00:00 AM | 28 | 35 | 42.5 | 121 | MURO | 41.233 | 3 | 121.429
B-19388 NATIVA | 191 | IND. MURO 5000 GF | MUROS PISO 12 APTO 1206 Y 1207 TORRE 4 | 2026-02-02 | 3/2/2026 12:00:00 AM | 28 | 35 | 37.2 | 106 | MURO | 37.6 | 3 | 106.286
B-19388 NATIVA | 191 | IND. MURO 5000 GF | MUROS PISO 12 APTO 1206 Y 1207 TORRE 4 | 2026-02-02 | 3/2/2026 12:00:00 AM | 28 | 35 | 37.8 | 108 | MURO | 37.6 | 3 | 108
B-19388 NATIVA | 191 | IND. MURO 5000 GF | MUROS PISO 12 APTO 1206 Y 1207 TORRE 4 | 2026-02-02 | 3/2/2026 12:00:00 AM | 28 | 35 | 37.8 | 108 | MURO | 37.6 | 3 | 108
B-19388 NATIVA | 191 | IND. MURO 5000 GF | MUROS PISO 12 APTO 1201 Y 1212 TORRE 4 | 2026-02-03 | 3/3/2026 12:00:00 AM | 28 | 35 | 41.7 | 119 | MURO | 42.4 | 3 | 119.143
B-19388 NATIVA | 191 | IND. MURO 5000 GF | MUROS PISO 12 APTO 1201 Y 1212 TORRE 4 | 2026-02-03 | 3/3/2026 12:00:00 AM | 28 | 35 | 43.4 | 124 | MURO | 42.4 | 3 | 124
B-19388 NATIVA | 191 | IND. MURO 5000 GF | MUROS PISO 12 APTO 1201 Y 1212 TORRE 4 | 2026-02-03 | 3/3/2026 12:00:00 AM | 28 | 35 | 42.1 | 120 | MURO | 42.4 | 3 | 120.286
B-19388 NATIVA | 191 | EVOLUTION 5000 PSI | MUROS P7 AP 711-710 TORRE 5 | 2026-02-03 | 3/3/2026 12:00:00 AM | 28 | 35 | 41.4 | 118 | MURO | 42.133 | 3 | 118.286
B-19388 NATIVA | 191 | EVOLUTION 5000 PSI | MUROS P7 AP 711-710 TORRE 5 | 2026-02-03 | 3/3/2026 12:00:00 AM | 28 | 35 | 43.1 | 123 | MURO | 42.133 | 3 | 123.143
B-19388 NATIVA | 191 | EVOLUTION 5000 PSI | MUROS P7 AP 711-710 TORRE 5 | 2026-02-03 | 3/3/2026 12:00:00 AM | 28 | 35 | 41.9 | 120 | MURO | 42.133 | 3 | 119.714
B-19388 NATIVA | 191 | EVOLUTION 5000 PSI | MUROS P8 AP 803-802 TORRE 5 | 2026-02-04 | 3/4/2026 12:00:00 AM | 28 | 35 | 43.3 | 124 | MURO | 41.933 | 3 | 123.714
B-19388 NATIVA | 191 | EVOLUTION 5000 PSI | MUROS P8 AP 803-802 TORRE 5 | 2026-02-04 | 3/4/2026 12:00:00 AM | 28 | 35 | 42.4 | 121 | MURO | 41.933 | 3 | 121.143
B-19388 NATIVA | 191 | EVOLUTION 5000 PSI | MUROS P8 AP 803-802 TORRE 5 | 2026-02-04 | 3/4/2026 12:00:00 AM | 28 | 35 | 40.1 | 114 | MURO | 41.933 | 3 | 114.571
B-19388 NATIVA | 191 | IND. MURO 5000 GF | MUROS PISO 12 APTO 1208 Y 1209 TORRE 4 | 2026-02-04 | 3/4/2026 12:00:00 AM | 28 | 35 | 37.9 | 108 | MURO | 38.467 | 3 | 108.286
B-19388 NATIVA | 191 | IND. MURO 5000 GF | MUROS PISO 12 APTO 1208 Y 1209 TORRE 4 | 2026-02-04 | 3/4/2026 12:00:00 AM | 28 | 35 | 42.2 | 121 | MURO | 38.467 | 3 | 120.571
B-19388 NATIVA | 191 | IND. MURO 5000 GF | MUROS PISO 12 APTO 1208 Y 1209 TORRE 4 | 2026-02-04 | 3/4/2026 12:00:00 AM | 28 | 35 | 35.3 | 101 | MURO | 38.467 | 3 | 100.857
B-19388 NATIVA | 191 | EVOLUTION 5000 PSI | MUROS AP 804-805 TORRE 5 | 2026-02-05 | 3/5/2026 12:00:00 AM | 28 | 35 | 40.8 | 116 | MURO | 41.067 | 3 | 116.571
B-19388 NATIVA | 191 | EVOLUTION 5000 PSI | MUROS AP 804-805 TORRE 5 | 2026-02-05 | 3/5/2026 12:00:00 AM | 28 | 35 | 41.8 | 119 | MURO | 41.067 | 3 | 119.429
B-19388 NATIVA | 191 | EVOLUTION 5000 PSI | MUROS AP 804-805 TORRE 5 | 2026-02-05 | 3/5/2026 12:00:00 AM | 28 | 35 | 40.6 | 116 | MURO | 41.067 | 3 | 116
B-19388 NATIVA | 191 | IND. MURO 5000 GF | MUROS PISO 12 APTO 1210 Y 1211 TORRE 4 | 2026-02-05 | 3/5/2026 12:00:00 AM | 28 | 35 | 40.1 | 115 | MURO | 40.367 | 3 | 114.571
B-19388 NATIVA | 191 | IND. MURO 5000 GF | MUROS PISO 12 APTO 1210 Y 1211 TORRE 4 | 2026-02-05 | 3/5/2026 12:00:00 AM | 28 | 35 | 41 | 117 | MURO | 40.367 | 3 | 117.143
B-19388 NATIVA | 191 | IND. MURO 5000 GF | MUROS PISO 12 APTO 1210 Y 1211 TORRE 4 | 2026-02-05 | 3/5/2026 12:00:00 AM | 28 | 35 | 40 | 114 | MURO | 40.367 | 3 | 114.286
B-19388 NATIVA | 191 | IND. MURO 5000 GF | MUROS P8 AP 806-807 TORRE 5 | 2026-02-06 | 3/6/2026 12:00:00 AM | 28 | 35 | 43 | 123 | MURO | 39.633 | 3 | 122.857
B-19388 NATIVA | 191 | IND. MURO 5000 GF | MUROS P8 AP 806-807 TORRE 5 | 2026-02-06 | 3/6/2026 12:00:00 AM | 28 | 35 | 36.3 | 104 | MURO | 39.633 | 3 | 103.714
B-19388 NATIVA | 191 | IND. MURO 5000 GF | MUROS P8 AP 806-807 TORRE 5 | 2026-02-06 | 3/6/2026 12:00:00 AM | 28 | 35 | 39.6 | 113 | MURO | 39.633 | 3 | 113.143
B-19388 NATIVA | 191 | IND. MURO 5000 GF | MUROS PISO 13 APTO 1304 Y 1305 TORRE 4 | 2026-02-06 | 3/6/2026 12:00:00 AM | 28 | 35 | 39.8 | 114 | MURO | 42.2 | 3 | 113.714
B-19388 NATIVA | 191 | IND. MURO 5000 GF | MUROS PISO 13 APTO 1304 Y 1305 TORRE 4 | 2026-02-06 | 3/6/2026 12:00:00 AM | 28 | 35 | 42.1 | 120 | MURO | 42.2 | 3 | 120.286
B-19388 NATIVA | 191 | IND. MURO 5000 GF | MUROS PISO 13 APTO 1304 Y 1305 TORRE 4 | 2026-02-06 | 3/6/2026 12:00:00 AM | 28 | 35 | 44.7 | 128 | MURO | 42.2 | 3 | 127.714
B-19388 NATIVA | 191 | EVOLUTION 5000 PSI | MUROS P8 AP 801-812 TORRE 5 | 2026-02-07 | 3/7/2026 12:00:00 AM | 28 | 35 | 39.9 | 114 | MURO | 39.367 | 3 | 114
B-19388 NATIVA | 191 | EVOLUTION 5000 PSI | MUROS P8 AP 801-812 TORRE 5 | 2026-02-07 | 3/7/2026 12:00:00 AM | 28 | 35 | 38.7 | 111 | MURO | 39.367 | 3 | 110.571
B-19388 NATIVA | 191 | EVOLUTION 5000 PSI | MUROS P8 AP 801-812 TORRE 5 | 2026-02-07 | 3/7/2026 12:00:00 AM | 28 | 35 | 39.5 | 113 | MURO | 39.367 | 3 | 112.857
B-19388 NATIVA | 191 | IND. MURO 5000 GF | MUROS PISO 13 APTO 1302 Y 1303 TORRE 4 | 2026-02-07 | 3/7/2026 12:00:00 AM | 28 | 35 | 36.3 | 104 | MURO | 33.9 | 3 | 103.714
B-19388 NATIVA | 191 | IND. MURO 5000 GF | MUROS PISO 13 APTO 1302 Y 1303 TORRE 4 | 2026-02-07 | 3/7/2026 12:00:00 AM | 28 | 35 | 30.9 | 88 | MURO | 33.9 | 3 | 88.286
B-19388 NATIVA | 191 | IND. MURO 5000 GF | MUROS PISO 13 APTO 1302 Y 1303 TORRE 4 | 2026-02-07 | 3/7/2026 12:00:00 AM | 28 | 35 | 34.5 | 99 | MURO | 33.9 | 3 | 98.571
B-19388 NATIVA | 191 | IND. MURO 5000 GF | MUROS PISO 13 APTO 1306 Y 1307 TORRE 4 | 2026-02-09 | 3/9/2026 12:00:00 AM | 28 | 35 | 40.4 | 116 | MURO | 40.867 | 3 | 115.429
B-19388 NATIVA | 191 | IND. MURO 5000 GF | MUROS PISO 13 APTO 1306 Y 1307 TORRE 4 | 2026-02-09 | 3/9/2026 12:00:00 AM | 28 | 35 | 40.9 | 117 | MURO | 40.867 | 3 | 116.857
B-19388 NATIVA | 191 | IND. MURO 5000 GF | MUROS PISO 13 APTO 1306 Y 1307 TORRE 4 | 2026-02-09 | 3/9/2026 12:00:00 AM | 28 | 35 | 41.3 | 118 | MURO | 40.867 | 3 | 118
B-19388 NATIVA | 191 | EVOLUTION 5000 PSI | MUROS PISO 8 AP 808-809 TORRE 5 | 2026-02-09 | 3/9/2026 12:00:00 AM | 28 | 35 | 37.3 | 106 | MURO | 38.767 | 3 | 106.571
B-19388 NATIVA | 191 | EVOLUTION 5000 PSI | MUROS PISO 8 AP 808-809 TORRE 5 | 2026-02-09 | 3/9/2026 12:00:00 AM | 28 | 35 | 41.2 | 118 | MURO | 38.767 | 3 | 117.714
B-19388 NATIVA | 191 | EVOLUTION 5000 PSI | MUROS PISO 8 AP 808-809 TORRE 5 | 2026-02-09 | 3/9/2026 12:00:00 AM | 28 | 35 | 37.8 | 108 | MURO | 38.767 | 3 | 108
B-19388 NATIVA | 191 | EVOLUTION 5000 PSI | MUROS P8 811-810 TORRE 5 | 2026-02-10 | 3/10/2026 12:00:00 AM | 28 | 35 | 37.6 | 107 | MURO | 39.533 | 3 | 107.429
B-19388 NATIVA | 191 | EVOLUTION 5000 PSI | MUROS P8 811-810 TORRE 5 | 2026-02-10 | 3/10/2026 12:00:00 AM | 28 | 35 | 39.5 | 113 | MURO | 39.533 | 3 | 112.857
B-19388 NATIVA | 191 | EVOLUTION 5000 PSI | MUROS P8 811-810 TORRE 5 | 2026-02-10 | 3/10/2026 12:00:00 AM | 28 | 35 | 41.5 | 119 | MURO | 39.533 | 3 | 118.571
B-19388 NATIVA | 191 | IND. MURO 5000 GF | MUROS PISO 13 APTO 1301 Y 1312 TORRE 4 | 2026-02-10 | 3/10/2026 12:00:00 AM | 28 | 35 | 30.5 | 87 | MURO | 34.133 | 3 | 87.143
B-19388 NATIVA | 191 | IND. MURO 5000 GF | MUROS PISO 13 APTO 1301 Y 1312 TORRE 4 | 2026-02-10 | 3/10/2026 12:00:00 AM | 28 | 35 | 36.5 | 104 | MURO | 34.133 | 3 | 104.286
B-19388 NATIVA | 191 | IND. MURO 5000 GF | MUROS PISO 13 APTO 1301 Y 1312 TORRE 4 | 2026-02-10 | 3/10/2026 12:00:00 AM | 28 | 35 | 35.4 | 101 | MURO | 34.133 | 3 | 101.143
B-19388 NATIVA | 191 | IND MURO 5000 GF | MUROS PISO 13 APTO 1308 Y 1309 TORRE 4 | 2026-02-11 | 3/11/2026 12:00:00 AM | 28 | 35 | 33.9 | 97 | MURO | 31.833 | 3 | 96.857
B-19388 NATIVA | 191 | IND MURO 5000 GF | MUROS PISO 13 APTO 1308 Y 1309 TORRE 4 | 2026-02-11 | 3/11/2026 12:00:00 AM | 28 | 35 | 30.9 | 88 | MURO | 31.833 | 3 | 88.286
B-19388 NATIVA | 191 | IND MURO 5000 GF | MUROS PISO 13 APTO 1308 Y 1309 TORRE 4 | 2026-02-11 | 3/11/2026 12:00:00 AM | 28 | 35 | 30.7 | 88 | MURO | 31.833 | 3 | 87.714
B-19388 NATIVA | 191 | EVOLUTION 5000 PSI | MUROS P9 AP 903-902 TORRE 5 | 2026-02-11 | 3/11/2026 12:00:00 AM | 28 | 35 | 43.1 | 123 | MURO | 42.233 | 3 | 123.143
B-19388 NATIVA | 191 | EVOLUTION 5000 PSI | MUROS P9 AP 903-902 TORRE 5 | 2026-02-11 | 3/11/2026 12:00:00 AM | 28 | 35 | 40.9 | 117 | MURO | 42.233 | 3 | 116.857
B-19388 NATIVA | 191 | EVOLUTION 5000 PSI | MUROS P9 AP 903-902 TORRE 5 | 2026-02-11 | 3/11/2026 12:00:00 AM | 28 | 35 | 42.7 | 122 | MURO | 42.233 | 3 | 122
B-19388 NATIVA | 191 | EVOLUTION 5000 PSI | MUROS AP 904-905 TORRE 5 | 2026-02-12 | 3/12/2026 12:00:00 AM | 28 | 35 | 36.8 | 105 | MURO | 36.467 | 3 | 105.143
B-19388 NATIVA | 191 | EVOLUTION 5000 PSI | MUROS AP 904-905 TORRE 5 | 2026-02-12 | 3/12/2026 12:00:00 AM | 28 | 35 | 35.6 | 102 | MURO | 36.467 | 3 | 101.714
B-19388 NATIVA | 191 | EVOLUTION 5000 PSI | MUROS AP 904-905 TORRE 5 | 2026-02-12 | 3/12/2026 12:00:00 AM | 28 | 35 | 37 | 106 | MURO | 36.467 | 3 | 105.714
B-19388 NATIVA | 191 | IND. MURO 5000 GF | MUROS PISO 13 APTO 1310 Y 1311 TORRE 4 | 2026-02-12 | 3/12/2026 12:00:00 AM | 28 | 35 | 34.1 | 97 | MURO | 31.633 | 3 | 97.429
B-19388 NATIVA | 191 | IND. MURO 5000 GF | MUROS PISO 13 APTO 1310 Y 1311 TORRE 4 | 2026-02-12 | 3/12/2026 12:00:00 AM | 28 | 35 | 30.2 | 86 | MURO | 31.633 | 3 | 86.286
B-19388 NATIVA | 191 | IND. MURO 5000 GF | MUROS PISO 13 APTO 1310 Y 1311 TORRE 4 | 2026-02-12 | 3/12/2026 12:00:00 AM | 28 | 35 | 30.6 | 87 | MURO | 31.633 | 3 | 87.429
B-19388 NATIVA | 191 | IND. MURO 5000 GF | MUROS PISO 14 APTO 1404 Y 1405 TORRE 4 | 2026-02-13 | 3/13/2026 12:00:00 AM | 28 | 35 | 43 | 123 | MURO | 39.433 | 3 | 122.857
B-19388 NATIVA | 191 | IND. MURO 5000 GF | MUROS PISO 14 APTO 1404 Y 1405 TORRE 4 | 2026-02-13 | 3/13/2026 12:00:00 AM | 28 | 35 | 36.9 | 105 | MURO | 39.433 | 3 | 105.429
B-19388 NATIVA | 191 | IND. MURO 5000 GF | MUROS PISO 14 APTO 1404 Y 1405 TORRE 4 | 2026-02-13 | 3/13/2026 12:00:00 AM | 28 | 35 | 38.4 | 110 | MURO | 39.433 | 3 | 109.714
B-19388 NATIVA | 191 | EVOLUTION 5000 PSI | MUROS P9 AP 906-907 TORRE 5 | 2026-02-13 | 3/13/2026 12:00:00 AM | 28 | 35 | 37.4 | 107 | MURO | 38.7 | 3 | 106.857
B-19388 NATIVA | 191 | EVOLUTION 5000 PSI | MUROS P9 AP 906-907 TORRE 5 | 2026-02-13 | 3/13/2026 12:00:00 AM | 28 | 35 | 37.4 | 107 | MURO | 38.7 | 3 | 106.857
B-19388 NATIVA | 191 | EVOLUTION 5000 PSI | MUROS P9 AP 906-907 TORRE 5 | 2026-02-13 | 3/13/2026 12:00:00 AM | 28 | 35 | 41.3 | 118 | MURO | 38.7 | 3 | 118
B-19388 NATIVA | 191 | EVOLUTION 5000 PSI | MUROS P9 AP 901-912 TORRE 5 | 2026-02-14 | 3/14/2026 12:00:00 AM | 28 | 35 | 34.5 | 98 | MURO | 33.233 | 3 | 98.571
B-19388 NATIVA | 191 | EVOLUTION 5000 PSI | MUROS P9 AP 901-912 TORRE 5 | 2026-02-14 | 3/14/2026 12:00:00 AM | 28 | 35 | 32.7 | 93 | MURO | 33.233 | 3 | 93.429
B-19388 NATIVA | 191 | EVOLUTION 5000 PSI | MUROS P9 AP 901-912 TORRE 5 | 2026-02-14 | 3/14/2026 12:00:00 AM | 28 | 35 | 32.5 | 93 | MURO | 33.233 | 3 | 92.857
B-19388 NATIVA | 191 | IND. MURO 5000 GF | MUROS PISO 14 APTO 1402 Y 1403 TORRE 4 | 2026-02-14 | 3/14/2026 12:00:00 AM | 28 | 35 | 38.5 | 110 | MURO | 38.867 | 3 | 110
B-19388 NATIVA | 191 | IND. MURO 5000 GF | MUROS PISO 14 APTO 1402 Y 1403 TORRE 4 | 2026-02-14 | 3/14/2026 12:00:00 AM | 28 | 35 | 38.8 | 111 | MURO | 38.867 | 3 | 110.857
B-19388 NATIVA | 191 | IND. MURO 5000 GF | MUROS PISO 14 APTO 1402 Y 1403 TORRE 4 | 2026-02-14 | 3/14/2026 12:00:00 AM | 28 | 35 | 39.3 | 112 | MURO | 38.867 | 3 | 112.286
B-19388 NATIVA | 191 | IND. MURO 5000 GF | MUROS PISO 14 APTO 1406 Y 1407 TORRE 4 | 2026-02-16 | 3/16/2026 12:00:00 AM | 28 | 35 | 36.6 | 105 | MURO | 35.633 | 3 | 104.571
B-19388 NATIVA | 191 | IND. MURO 5000 GF | MUROS PISO 14 APTO 1406 Y 1407 TORRE 4 | 2026-02-16 | 3/16/2026 12:00:00 AM | 28 | 35 | 33.8 | 96 | MURO | 35.633 | 3 | 96.571
B-19388 NATIVA | 191 | IND. MURO 5000 GF | MUROS PISO 14 APTO 1406 Y 1407 TORRE 4 | 2026-02-16 | 3/16/2026 12:00:00 AM | 28 | 35 | 36.5 | 104 | MURO | 35.633 | 3 | 104.286
B-19388 NATIVA | 191 | EVOLUTION 5000 PSI | MUROS P9 908-909 TORRE 5 | 2026-02-16 | 3/16/2026 12:00:00 AM | 28 | 35 | 46.6 | 133 | MURO | 44.6 | 3 | 133.143
B-19388 NATIVA | 191 | EVOLUTION 5000 PSI | MUROS P9 908-909 TORRE 5 | 2026-02-16 | 3/16/2026 12:00:00 AM | 28 | 35 | 43.3 | 124 | MURO | 44.6 | 3 | 123.714
B-19388 NATIVA | 191 | EVOLUTION 5000 PSI | MUROS P9 908-909 TORRE 5 | 2026-02-16 | 3/16/2026 12:00:00 AM | 28 | 35 | 43.9 | 125 | MURO | 44.6 | 3 | 125.429
B-19388 NATIVA | 191 | IND. MURO 5000 GF | MUROS PISO 14 APTO 1401 Y 1412 TORRE 4 | 2026-02-17 | 3/17/2026 12:00:00 AM | 28 | 35 | 43.8 | 125 | MURO | 42.467 | 3 | 125.143
B-19388 NATIVA | 191 | IND. MURO 5000 GF | MUROS PISO 14 APTO 1401 Y 1412 TORRE 4 | 2026-02-17 | 3/17/2026 12:00:00 AM | 28 | 35 | 44.6 | 127 | MURO | 42.467 | 3 | 127.429
B-19388 NATIVA | 191 | IND. MURO 5000 GF | MUROS PISO 14 APTO 1401 Y 1412 TORRE 4 | 2026-02-17 | 3/17/2026 12:00:00 AM | 28 | 35 | 39 | 111 | MURO | 42.467 | 3 | 111.429
B-19388 NATIVA | 191 | IND. MURO 5000 GF | MUROS PISO 14 APTO 1408 Y 1409 TORRE 4 | 2026-02-18 | 3/18/2026 12:00:00 AM | 28 | 35 | 35.7 | 102 | MURO | 38.333 | 3 | 102
B-19388 NATIVA | 191 | IND. MURO 5000 GF | MUROS PISO 14 APTO 1408 Y 1409 TORRE 4 | 2026-02-18 | 3/18/2026 12:00:00 AM | 28 | 35 | 40.4 | 115 | MURO | 38.333 | 3 | 115.429
B-19388 NATIVA | 191 | IND. MURO 5000 GF | MUROS PISO 14 APTO 1408 Y 1409 TORRE 4 | 2026-02-18 | 3/18/2026 12:00:00 AM | 28 | 35 | 38.9 | 111 | MURO | 38.333 | 3 | 111.143
B-19388 NATIVA | 191 | IND. MURO 5000 GF | MUROS PISO 14 APTO 1410 Y 1411 TORRE 4 | 2026-02-19 | 3/19/2026 12:00:00 AM | 28 | 35 | 36.1 | 103 | MURO | 33.9 | 3 | 103.143
B-19388 NATIVA | 191 | IND. MURO 5000 GF | MUROS PISO 14 APTO 1410 Y 1411 TORRE 4 | 2026-02-19 | 3/19/2026 12:00:00 AM | 28 | 35 | 29.2 | 83 | MURO | 33.9 | 3 | 83.429
B-19388 NATIVA | 191 | IND. MURO 5000 GF | MUROS PISO 14 APTO 1410 Y 1411 TORRE 4 | 2026-02-19 | 3/19/2026 12:00:00 AM | 28 | 35 | 36.4 | 104 | MURO | 33.9 | 3 | 104
B-19388 NATIVA | 191 | EVOLUTION 5000 PSI | MUROS AP 1002-1003 TORRE 5 | 2026-02-19 | 3/19/2026 12:00:00 AM | 28 | 35 | 36.9 | 105 | MURO | 39.367 | 3 | 105.429
B-19388 NATIVA | 191 | EVOLUTION 5000 PSI | MUROS AP 1002-1003 TORRE 5 | 2026-02-19 | 3/19/2026 12:00:00 AM | 28 | 35 | 40.4 | 115 | MURO | 39.367 | 3 | 115.429
B-19388 NATIVA | 191 | EVOLUTION 5000 PSI | MUROS AP 1002-1003 TORRE 5 | 2026-02-19 | 3/19/2026 12:00:00 AM | 28 | 35 | 40.8 | 117 | MURO | 39.367 | 3 | 116.571
B-19388 NATIVA | 191 | IND. MURO 5000 GF | MUROS PISO 15 APTO 1504 Y 1505 TORRE 4 | 2026-02-20 | 3/20/2026 12:00:00 AM | 28 | 35 | 39.1 | 112 | MURO | 37.967 | 3 | 111.714
B-19388 NATIVA | 191 | IND. MURO 5000 GF | MUROS PISO 15 APTO 1504 Y 1505 TORRE 4 | 2026-02-20 | 3/20/2026 12:00:00 AM | 28 | 35 | 38.8 | 111 | MURO | 37.967 | 3 | 110.857
B-19388 NATIVA | 191 | IND. MURO 5000 GF | MUROS PISO 15 APTO 1504 Y 1505 TORRE 4 | 2026-02-20 | 3/20/2026 12:00:00 AM | 28 | 35 | 36 | 103 | MURO | 37.967 | 3 | 102.857
B-19388 NATIVA | 191 | EVOLUTION 5000 PSI | MUROS P9 911-910 TORRE 5 | 2026-02-17 | 3/17/2026 12:00:00 AM | 28 | 35 | 37.2 | 106 | MURO | 39.967 | 3 | 106.286
B-19388 NATIVA | 191 | EVOLUTION 5000 PSI | MUROS P9 911-910 TORRE 5 | 2026-02-17 | 3/17/2026 12:00:00 AM | 28 | 35 | 43.6 | 124 | MURO | 39.967 | 3 | 124.571
B-19388 NATIVA | 191 | EVOLUTION 5000 PSI | MUROS P9 911-910 TORRE 5 | 2026-02-17 | 3/17/2026 12:00:00 AM | 28 | 35 | 39.1 | 112 | MURO | 39.967 | 3 | 111.714
B-19388 NATIVA | 191 | IND. MURO 5000 GF | MUROS PISO 15 APTO 1503 Y 1502 TORRE 4 | 2026-02-21 | 3/21/2026 12:00:00 AM | 28 | 35 | 39.4 | 112 | MURO | 41.167 | 3 | 112.571
B-19388 NATIVA | 191 | IND. MURO 5000 GF | MUROS PISO 15 APTO 1503 Y 1502 TORRE 4 | 2026-02-21 | 3/21/2026 12:00:00 AM | 28 | 35 | 41 | 117 | MURO | 41.167 | 3 | 117.143
B-19388 NATIVA | 191 | IND. MURO 5000 GF | MUROS PISO 15 APTO 1503 Y 1502 TORRE 4 | 2026-02-21 | 3/21/2026 12:00:00 AM | 28 | 35 | 43.1 | 123 | MURO | 41.167 | 3 | 123.143
B-19388 NATIVA | 191 | EVOLUTION 5000 PSI | MUROS PISO 10 AP 1001-1012 TORRE 5 | 2026-02-21 | 3/21/2026 12:00:00 AM | 28 | 35 | 43 | 123 | MURO | 43.267 | 3 | 122.857
B-19388 NATIVA | 191 | EVOLUTION 5000 PSI | MUROS PISO 10 AP 1001-1012 TORRE 5 | 2026-02-21 | 3/21/2026 12:00:00 AM | 28 | 35 | 43.5 | 124 | MURO | 43.267 | 3 | 124.286
B-19388 NATIVA | 191 | EVOLUTION 5000 PSI | MUROS PISO 10 AP 1001-1012 TORRE 5 | 2026-02-21 | 3/21/2026 12:00:00 AM | 28 | 35 | 43.3 | 124 | MURO | 43.267 | 3 | 123.714
B-19388 NATIVA | 191 | EVOLUTION 5000 PSI | MUROS AP 1004-1005 TORRE 5 | 2026-02-20 | 3/20/2026 12:00:00 AM | 28 | 35 | 36.5 | 104 | MURO | 33.467 | 3 | 104.286
B-19388 NATIVA | 191 | EVOLUTION 5000 PSI | MUROS AP 1004-1005 TORRE 5 | 2026-02-20 | 3/20/2026 12:00:00 AM | 28 | 35 | 32.5 | 93 | MURO | 33.467 | 3 | 92.857
B-19388 NATIVA | 191 | EVOLUTION 5000 PSI | MUROS AP 1004-1005 TORRE 5 | 2026-02-20 | 3/20/2026 12:00:00 AM | 28 | 35 | 31.4 | 90 | MURO | 33.467 | 3 | 89.714
B-19388 NATIVA | 191 | EVOLUTION 5000 PSI | MUROS P10 AP 1007-1006 TORRE 5 | 2026-02-23 | 3/23/2026 12:00:00 AM | 28 | 35 | 40.1 | 114 | MURO | 40.9 | 3 | 114.571
B-19388 NATIVA | 191 | EVOLUTION 5000 PSI | MUROS P10 AP 1007-1006 TORRE 5 | 2026-02-23 | 3/23/2026 12:00:00 AM | 28 | 35 | 41.3 | 118 | MURO | 40.9 | 3 | 118
B-19388 NATIVA | 191 | EVOLUTION 5000 PSI | MUROS P10 AP 1007-1006 TORRE 5 | 2026-02-23 | 3/23/2026 12:00:00 AM | 28 | 35 | 41.3 | 118 | MURO | 40.9 | 3 | 118
B-19388 NATIVA | 191 | IND. MURO 5000 GF | MUROS PISO 15 APTO 1506 Y 1507 TORRE 4 | 2026-02-23 | 3/23/2026 12:00:00 AM | 28 | 35 | 35.7 | 102 | MURO | 36.333 | 3 | 102
B-19388 NATIVA | 191 | IND. MURO 5000 GF | MUROS PISO 15 APTO 1506 Y 1507 TORRE 4 | 2026-02-23 | 3/23/2026 12:00:00 AM | 28 | 35 | 35.9 | 103 | MURO | 36.333 | 3 | 102.571
B-19388 NATIVA | 191 | IND. MURO 5000 GF | MUROS PISO 15 APTO 1506 Y 1507 TORRE 4 | 2026-02-23 | 3/23/2026 12:00:00 AM | 28 | 35 | 37.4 | 107 | MURO | 36.333 | 3 | 106.857
B-19388 NATIVA | 191 | EVOLUTION 5000 PSI | MUROS P10 AP 1008-1009 TORRE 5 | 2026-02-24 | 3/24/2026 12:00:00 AM | 28 | 35 | 43 | 123 | MURO | 40.367 | 3 | 122.857
B-19388 NATIVA | 191 | EVOLUTION 5000 PSI | MUROS P10 AP 1008-1009 TORRE 5 | 2026-02-24 | 3/24/2026 12:00:00 AM | 28 | 35 | 39.3 | 112 | MURO | 40.367 | 3 | 112.286
B-19388 NATIVA | 191 | EVOLUTION 5000 PSI | MUROS P10 AP 1008-1009 TORRE 5 | 2026-02-24 | 3/24/2026 12:00:00 AM | 28 | 35 | 38.8 | 111 | MURO | 40.367 | 3 | 110.857
B-19388 NATIVA | 191 | IND. MURO 5000 GF | MUROS PISO 15 APTO 1501 Y 1512 TORRE 4 | 2026-02-24 | 3/24/2026 12:00:00 AM | 28 | 35 | 39 | 111 | MURO | 38.5 | 3 | 111.429
B-19388 NATIVA | 191 | IND. MURO 5000 GF | MUROS PISO 15 APTO 1501 Y 1512 TORRE 4 | 2026-02-24 | 3/24/2026 12:00:00 AM | 28 | 35 | 37.2 | 106 | MURO | 38.5 | 3 | 106.286
B-19388 NATIVA | 191 | IND. MURO 5000 GF | MUROS PISO 15 APTO 1501 Y 1512 TORRE 4 | 2026-02-24 | 3/24/2026 12:00:00 AM | 28 | 35 | 39.3 | 112 | MURO | 38.5 | 3 | 112.286
B-19388 NATIVA | 191 | EVOLUTION 5000 PSI | MUROS P1011-1010 TORRE 5 | 2026-02-25 | 3/25/2026 12:00:00 AM | 28 | 35 | 43 | 123 | MURO | 41.433 | 3 | 122.857
B-19388 NATIVA | 191 | EVOLUTION 5000 PSI | MUROS P1011-1010 TORRE 5 | 2026-02-25 | 3/25/2026 12:00:00 AM | 28 | 35 | 39.2 | 112 | MURO | 41.433 | 3 | 112
B-19388 NATIVA | 191 | EVOLUTION 5000 PSI | MUROS P1011-1010 TORRE 5 | 2026-02-25 | 3/25/2026 12:00:00 AM | 28 | 35 | 42.1 | 120 | MURO | 41.433 | 3 | 120.286
B-19388 NATIVA | 191 | IND. MURO 5000 GF | MUROS PISO 15 APTO 1508 Y 1509 TORRE 4 | 2026-02-25 | 3/25/2026 12:00:00 AM | 28 | 35 | 35.2 | 100 | MURO | 36.533 | 3 | 100.571
B-19388 NATIVA | 191 | IND. MURO 5000 GF | MUROS PISO 15 APTO 1508 Y 1509 TORRE 4 | 2026-02-25 | 3/25/2026 12:00:00 AM | 28 | 35 | 37.9 | 108 | MURO | 36.533 | 3 | 108.286
B-19388 NATIVA | 191 | IND. MURO 5000 GF | MUROS PISO 15 APTO 1508 Y 1509 TORRE 4 | 2026-02-25 | 3/25/2026 12:00:00 AM | 28 | 35 | 36.5 | 104 | MURO | 36.533 | 3 | 104.286
B-19388 NATIVA | 191 | IND. MURO 5000 GF | MUROS AP 1103-1102 TORRE 5 | 2026-02-26 | 3/26/2026 12:00:00 AM | 28 | 35 | 42.1 | 120 | MURO | 43.8 | 3 | 120.286
B-19388 NATIVA | 191 | IND. MURO 5000 GF | MUROS AP 1103-1102 TORRE 5 | 2026-02-26 | 3/26/2026 12:00:00 AM | 28 | 35 | 45.1 | 129 | MURO | 43.8 | 3 | 128.857
B-19388 NATIVA | 191 | IND. MURO 5000 GF | MUROS AP 1103-1102 TORRE 5 | 2026-02-26 | 3/26/2026 12:00:00 AM | 28 | 35 | 44.2 | 126 | MURO | 43.8 | 3 | 126.286
B-19388 NATIVA | 191 | IND. MURO 5000 GF | MUROS PISO 15 APTO 1510 Y 1511 TORRE 4 | 2026-02-26 | 3/26/2026 12:00:00 AM | 28 | 35 | 39.2 | 112 | MURO | 37.533 | 3 | 112
B-19388 NATIVA | 191 | IND. MURO 5000 GF | MUROS PISO 15 APTO 1510 Y 1511 TORRE 4 | 2026-02-26 | 3/26/2026 12:00:00 AM | 28 | 35 | 36.4 | 104 | MURO | 37.533 | 3 | 104
B-19388 NATIVA | 191 | IND. MURO 5000 GF | MUROS PISO 15 APTO 1510 Y 1511 TORRE 4 | 2026-02-26 | 3/26/2026 12:00:00 AM | 28 | 35 | 37 | 106 | MURO | 37.533 | 3 | 105.714
B-19388 NATIVA | 191 | IND. MURO 5000 GF | MUROS PISO 16 APTO 1602 Y 1603 TORRE 4 | 2026-02-28 | 3/28/2026 12:00:00 AM | 28 | 35 | 45.3 | 130 | MURO | 41 | 3 | 129.429
B-19388 NATIVA | 191 | IND. MURO 5000 GF | MUROS PISO 16 APTO 1602 Y 1603 TORRE 4 | 2026-02-28 | 3/28/2026 12:00:00 AM | 28 | 35 | 32.5 | 93 | MURO | 41 | 3 | 92.857
B-19388 NATIVA | 191 | IND. MURO 5000 GF | MUROS PISO 16 APTO 1602 Y 1603 TORRE 4 | 2026-02-28 | 3/28/2026 12:00:00 AM | 28 | 35 | 45.2 | 129 | MURO | 41 | 3 | 129.143
B-19388 NATIVA | 191 | IND. MURO 5000 GF | MUROS AP 1101-1112 TORRE 5 | 2026-02-28 | 3/28/2026 12:00:00 AM | 28 | 35 | 47 | 134 | MURO | 49.333 | 3 | 134.286
B-19388 NATIVA | 191 | IND. MURO 5000 GF | MUROS AP 1101-1112 TORRE 5 | 2026-02-28 | 3/28/2026 12:00:00 AM | 28 | 35 | 48.3 | 138 | MURO | 49.333 | 3 | 138
B-19388 NATIVA | 191 | IND. MURO 5000 GF | MUROS AP 1101-1112 TORRE 5 | 2026-02-28 | 3/28/2026 12:00:00 AM | 28 | 35 | 52.7 | 151 | MURO | 49.333 | 3 | 150.571
B-19388 NATIVA | 191 | IND. MURO 5000 GF | MUROS AP 1103 Y 1104 TORRE 5 | 2026-02-27 | 3/27/2026 12:00:00 AM | 28 | 35 | 46 | 131 | MURO | 45.733 | 3 | 131.429
B-19388 NATIVA | 191 | IND. MURO 5000 GF | MUROS AP 1103 Y 1104 TORRE 5 | 2026-02-27 | 3/27/2026 12:00:00 AM | 28 | 35 | 46.7 | 133 | MURO | 45.733 | 3 | 133.429
B-19388 NATIVA | 191 | IND. MURO 5000 GF | MUROS AP 1103 Y 1104 TORRE 5 | 2026-02-27 | 3/27/2026 12:00:00 AM | 28 | 35 | 44.5 | 127 | MURO | 45.733 | 3 | 127.143
B-19388 NATIVA | 191 | IND. MURO 5000 GF | MUROS PISO 16 APTO 1604 Y 1605 TORRE 4 | 2026-02-27 | 3/27/2026 12:00:00 AM | 28 | 35 | 38.4 | 110 | MURO | 39.9 | 3 | 109.714
B-19388 NATIVA | 191 | IND. MURO 5000 GF | MUROS PISO 16 APTO 1604 Y 1605 TORRE 4 | 2026-02-27 | 3/27/2026 12:00:00 AM | 28 | 35 | 40.8 | 117 | MURO | 39.9 | 3 | 116.571
B-19388 NATIVA | 191 | IND. MURO 5000 GF | MUROS PISO 16 APTO 1604 Y 1605 TORRE 4 | 2026-02-27 | 3/27/2026 12:00:00 AM | 28 | 35 | 40.5 | 116 | MURO | 39.9 | 3 | 115.714
B-19388 NATIVA | 191 | IND. MURO 5000 GF | MUROS AP 1106-1107 TORRE 5 | 2026-03-03 | 3/31/2026 12:00:00 AM | 28 | 35 | 43.7 | 125 | MURO | 40.633 | 3 | 124.857
B-19388 NATIVA | 191 | IND. MURO 5000 GF | MUROS AP 1106-1107 TORRE 5 | 2026-03-03 | 3/31/2026 12:00:00 AM | 28 | 35 | 38.7 | 110 | MURO | 40.633 | 3 | 110.571
B-19388 NATIVA | 191 | IND. MURO 5000 GF | MUROS AP 1106-1107 TORRE 5 | 2026-03-03 | 3/31/2026 12:00:00 AM | 28 | 35 | 39.5 | 113 | MURO | 40.633 | 3 | 112.857
B-19388 NATIVA | 191 | IND. MURO 5000 GF | MUROS PISO 16 APTO 1606 Y 1607 TORRE 4 | 2026-03-03 | 3/31/2026 12:00:00 AM | 28 | 35 | 40.7 | 116 | MURO | 39.2 | 3 | 116.286
B-19388 NATIVA | 191 | IND. MURO 5000 GF | MUROS PISO 16 APTO 1606 Y 1607 TORRE 4 | 2026-03-03 | 3/31/2026 12:00:00 AM | 28 | 35 | 39.7 | 114 | MURO | 39.2 | 3 | 113.429
B-19388 NATIVA | 191 | IND. MURO 5000 GF | MUROS PISO 16 APTO 1606 Y 1607 TORRE 4 | 2026-03-03 | 3/31/2026 12:00:00 AM | 28 | 35 | 37.2 | 106 | MURO | 39.2 | 3 | 106.286
B-19388 NATIVA | 191 | IND. MURO 5000 GF | MUROS P1111-1110 TORRE 5 | 2026-03-04 | 4/1/2026 12:00:00 AM | 28 | 35 | 41.1 | 117 | MURO | 40.667 | 3 | 117.429
B-19388 NATIVA | 191 | IND. MURO 5000 GF | MUROS P1111-1110 TORRE 5 | 2026-03-04 | 4/1/2026 12:00:00 AM | 28 | 35 | 41.1 | 117 | MURO | 40.667 | 3 | 117.429
B-19388 NATIVA | 191 | IND. MURO 5000 GF | MUROS P1111-1110 TORRE 5 | 2026-03-04 | 4/1/2026 12:00:00 AM | 28 | 35 | 39.8 | 114 | MURO | 40.667 | 3 | 113.714
B-19388 NATIVA | 191 | IND. MURO 5000 GF | MUROS PISO 16 APTO 1601 Y 1612 TORRE 4 | 2026-03-04 | 4/1/2026 12:00:00 AM | 28 | 35 | 42.5 | 121 | MURO | 44.6 | 3 | 121.429
B-19388 NATIVA | 191 | IND. MURO 5000 GF | MUROS PISO 16 APTO 1601 Y 1612 TORRE 4 | 2026-03-04 | 4/1/2026 12:00:00 AM | 28 | 35 | 44.9 | 128 | MURO | 44.6 | 3 | 128.286
B-19388 NATIVA | 191 | IND. MURO 5000 GF | MUROS PISO 16 APTO 1601 Y 1612 TORRE 4 | 2026-03-04 | 4/1/2026 12:00:00 AM | 28 | 35 | 46.4 | 133 | MURO | 44.6 | 3 | 132.571
B-19388 NATIVA | 191 | IND. MURO 5000 GF | MUROS P11 AP 1108-1109 TORRE 5 | 2026-03-05 | 4/2/2026 12:00:00 AM | 28 | 35 | 39.7 | 113 | MURO | 37.667 | 3 | 113.429
B-19388 NATIVA | 191 | IND. MURO 5000 GF | MUROS P11 AP 1108-1109 TORRE 5 | 2026-03-05 | 4/2/2026 12:00:00 AM | 28 | 35 | 38.6 | 110 | MURO | 37.667 | 3 | 110.286
B-19388 NATIVA | 191 | IND. MURO 5000 GF | MUROS P11 AP 1108-1109 TORRE 5 | 2026-03-05 | 4/2/2026 12:00:00 AM | 28 | 35 | 34.7 | 99 | MURO | 37.667 | 3 | 99.143
B-19388 NATIVA | 191 | IND. MURO 5000 GF | MUROS PISO 16 APTO 1608 Y 1609 TORRE 4 | 2026-03-05 | 4/2/2026 12:00:00 AM | 28 | 35 | 42.6 | 122 | MURO | 39.1 | 3 | 121.714
B-19388 NATIVA | 191 | IND. MURO 5000 GF | MUROS PISO 16 APTO 1608 Y 1609 TORRE 4 | 2026-03-05 | 4/2/2026 12:00:00 AM | 28 | 35 | 41.1 | 117 | MURO | 39.1 | 3 | 117.429
B-19388 NATIVA | 191 | IND. MURO 5000 GF | MUROS PISO 16 APTO 1608 Y 1609 TORRE 4 | 2026-03-05 | 4/2/2026 12:00:00 AM | 28 | 35 | 33.6 | 96 | MURO | 39.1 | 3 | 96
B-19388 NATIVA | 191 | IND. MURO 5000 GF | MUROS AP 1203-1202 TORRE 5 | 2026-03-06 | 4/3/2026 12:00:00 AM | 28 | 35 | 37.4 | 107 | MURO | 37.067 | 3 | 106.857
B-19388 NATIVA | 191 | IND. MURO 5000 GF | MUROS AP 1203-1202 TORRE 5 | 2026-03-06 | 4/3/2026 12:00:00 AM | 28 | 35 | 32.5 | 93 | MURO | 37.067 | 3 | 92.857
B-19388 NATIVA | 191 | IND. MURO 5000 GF | MUROS AP 1203-1202 TORRE 5 | 2026-03-06 | 4/3/2026 12:00:00 AM | 28 | 35 | 41.3 | 118 | MURO | 37.067 | 3 | 118
B-19388 NATIVA | 191 | IND. MURO 5000 GF | MUROS PISO 16 APTO 1610 Y 1611 TORRE 4 | 2026-03-06 | 4/3/2026 12:00:00 AM | 28 | 35 | 39.9 | 114 | MURO | 37 | 3 | 114
B-19388 NATIVA | 191 | IND. MURO 5000 GF | MUROS PISO 16 APTO 1610 Y 1611 TORRE 4 | 2026-03-06 | 4/3/2026 12:00:00 AM | 28 | 35 | 41.4 | 118 | MURO | 37 | 3 | 118.286
B-19388 NATIVA | 191 | IND. MURO 5000 GF | MUROS PISO 16 APTO 1610 Y 1611 TORRE 4 | 2026-03-06 | 4/3/2026 12:00:00 AM | 28 | 35 | 29.7 | 85 | MURO | 37 | 3 | 84.857
B-19388 NATIVA | 191 | IND. MURO 5000 GF | MUROS PISO 17 APTO 1704 Y 1705 TORRE 4 | 2026-03-09 | 4/6/2026 12:00:00 AM | 28 | 35 | 37.5 | 107 | MURO | 38.3 | 3 | 107.143
B-19388 NATIVA | 191 | IND. MURO 5000 GF | MUROS PISO 17 APTO 1704 Y 1705 TORRE 4 | 2026-03-09 | 4/6/2026 12:00:00 AM | 28 | 35 | 31.4 | 90 | MURO | 38.3 | 3 | 89.714
B-19388 NATIVA | 191 | IND. MURO 5000 GF | MUROS PISO 17 APTO 1704 Y 1705 TORRE 4 | 2026-03-09 | 4/6/2026 12:00:00 AM | 28 | 35 | 46 | 131 | MURO | 38.3 | 3 | 131.429
B-19388 NATIVA | 191 | IND. MURO 5000 GF | MUROS AP 1201-1212 TORRE 5 | 2026-03-09 | 4/6/2026 12:00:00 AM | 28 | 35 | 27.7 | 79 | MURO | 26.5 | 3 | 79.143
B-19388 NATIVA | 191 | IND. MURO 5000 GF | MUROS AP 1201-1212 TORRE 5 | 2026-03-09 | 4/6/2026 12:00:00 AM | 28 | 35 | 25.6 | 73 | MURO | 26.5 | 3 | 73.143
B-19388 NATIVA | 191 | IND. MURO 5000 GF | MUROS AP 1201-1212 TORRE 5 | 2026-03-09 | 4/6/2026 12:00:00 AM | 28 | 35 | 26.2 | 75 | MURO | 26.5 | 3 | 74.857
B-19388 NATIVA | 191 | IND. MURO 5000 GF | MUROS AP 1204-1205 TORRE 5 | 2026-03-07 | 4/4/2026 12:00:00 AM | 28 | 35 | 37.8 | 108 | MURO | 38.833 | 3 | 108
B-19388 NATIVA | 191 | IND. MURO 5000 GF | MUROS AP 1204-1205 TORRE 5 | 2026-03-07 | 4/4/2026 12:00:00 AM | 28 | 35 | 38.7 | 110 | MURO | 38.833 | 3 | 110.571
B-19388 NATIVA | 191 | IND. MURO 5000 GF | MUROS AP 1204-1205 TORRE 5 | 2026-03-07 | 4/4/2026 12:00:00 AM | 28 | 35 | 40 | 114 | MURO | 38.833 | 3 | 114.286
B-19388 NATIVA | 191 | IND. MURO 5000 GF | MUROS AP 1206-1207 TORRE 5 | 2026-03-10 | 4/7/2026 12:00:00 AM | 28 | 35 | 38.6 | 110 | MURO | 36.567 | 3 | 110.286
B-19388 NATIVA | 191 | IND. MURO 5000 GF | MUROS AP 1206-1207 TORRE 5 | 2026-03-10 | 4/7/2026 12:00:00 AM | 28 | 35 | 32.9 | 94 | MURO | 36.567 | 3 | 94
B-19388 NATIVA | 191 | IND. MURO 5000 GF | MUROS AP 1206-1207 TORRE 5 | 2026-03-10 | 4/7/2026 12:00:00 AM | 28 | 35 | 38.2 | 109 | MURO | 36.567 | 3 | 109.143
B-19388 NATIVA | 191 | IND. MURO 5000 GF | MUROS PISO 17 APTO 1702 Y 1703 TORRE 4 | 2026-03-10 | 4/7/2026 12:00:00 AM | 28 | 35 | 36.9 | 106 | MURO | 35.533 | 3 | 105.429
B-19388 NATIVA | 191 | IND. MURO 5000 GF | MUROS PISO 17 APTO 1702 Y 1703 TORRE 4 | 2026-03-10 | 4/7/2026 12:00:00 AM | 28 | 35 | 35.3 | 101 | MURO | 35.533 | 3 | 100.857
B-19388 NATIVA | 191 | IND. MURO 5000 GF | MUROS PISO 17 APTO 1702 Y 1703 TORRE 4 | 2026-03-10 | 4/7/2026 12:00:00 AM | 28 | 35 | 34.4 | 98 | MURO | 35.533 | 3 | 98.286
B-19388 NATIVA | 191 | IND. MURO 5000 GF | MUROS PISO 17 APTO 1706 Y 1707 TORRE 4 | 2026-03-11 | 4/8/2026 12:00:00 AM | 28 | 35 | 37.3 | 106 | MURO | 36.4 | 3 | 106.571
B-19388 NATIVA | 191 | IND. MURO 5000 GF | MUROS PISO 17 APTO 1706 Y 1707 TORRE 4 | 2026-03-11 | 4/8/2026 12:00:00 AM | 28 | 35 | 36.1 | 103 | MURO | 36.4 | 3 | 103.143
B-19388 NATIVA | 191 | IND. MURO 5000 GF | MUROS PISO 17 APTO 1706 Y 1707 TORRE 4 | 2026-03-11 | 4/8/2026 12:00:00 AM | 28 | 35 | 35.8 | 102 | MURO | 36.4 | 3 | 102.286
B-19388 NATIVA | 191 | IND. MURO 5000 GF | MUROS P12 APTOS 1210 - 1211 TORRE 5 | 2026-03-11 | 4/8/2026 12:00:00 AM | 28 | 35 | 37.6 | 107 | MURO | 38.267 | 3 | 107.429
B-19388 NATIVA | 191 | IND. MURO 5000 GF | MUROS P12 APTOS 1210 - 1211 TORRE 5 | 2026-03-11 | 4/8/2026 12:00:00 AM | 28 | 35 | 35.8 | 102 | MURO | 38.267 | 3 | 102.286
B-19388 NATIVA | 191 | IND. MURO 5000 GF | MUROS P12 APTOS 1210 - 1211 TORRE 5 | 2026-03-11 | 4/8/2026 12:00:00 AM | 28 | 35 | 41.4 | 118 | MURO | 38.267 | 3 | 118.286
B-19388 NATIVA | 191 | IND. MURO 5000 GF | MUROS P12 AP 1208-1209 TORRE 5 | 2026-03-12 | 4/9/2026 12:00:00 AM | 28 | 35 | 39.3 | 112 | MURO | 41.6 | 3 | 112.286
B-19388 NATIVA | 191 | IND. MURO 5000 GF | MUROS P12 AP 1208-1209 TORRE 5 | 2026-03-12 | 4/9/2026 12:00:00 AM | 28 | 35 | 42.8 | 122 | MURO | 41.6 | 3 | 122.286
B-19388 NATIVA | 191 | IND. MURO 5000 GF | MUROS P12 AP 1208-1209 TORRE 5 | 2026-03-12 | 4/9/2026 12:00:00 AM | 28 | 35 | 42.7 | 122 | MURO | 41.6 | 3 | 122
B-19388 NATIVA | 191 | IND. MURO 5000 GF | MUROS PISO 17 APTO 1701 Y 1712 TORRE 4 | 2026-03-12 | 4/9/2026 12:00:00 AM | 28 | 35 | 40.8 | 117 | MURO | 34.7 | 3 | 116.571
B-19388 NATIVA | 191 | IND. MURO 5000 GF | MUROS PISO 17 APTO 1701 Y 1712 TORRE 4 | 2026-03-12 | 4/9/2026 12:00:00 AM | 28 | 35 | 34.7 | 99 | MURO | 34.7 | 3 | 99.143
B-19388 NATIVA | 191 | IND. MURO 5000 GF | MUROS PISO 17 APTO 1701 Y 1712 TORRE 4 | 2026-03-12 | 4/9/2026 12:00:00 AM | 28 | 35 | 28.6 | 82 | MURO | 34.7 | 3 | 81.714
B-19388 NATIVA | 191 | IND. MURO 5000 GF | MUROS PISO 17 APTO 1708 Y 1709 TORRE 4 | 2026-03-13 | 4/10/2026 12:00:00 AM | 28 | 35 | 40.7 | 116 | MURO | 41.7 | 3 | 116.286
B-19388 NATIVA | 191 | IND. MURO 5000 GF | MUROS PISO 17 APTO 1708 Y 1709 TORRE 4 | 2026-03-13 | 4/10/2026 12:00:00 AM | 28 | 35 | 43 | 123 | MURO | 41.7 | 3 | 122.857
B-19388 NATIVA | 191 | IND. MURO 5000 GF | MUROS PISO 17 APTO 1708 Y 1709 TORRE 4 | 2026-03-13 | 4/10/2026 12:00:00 AM | 28 | 35 | 41.4 | 118 | MURO | 41.7 | 3 | 118.286
B-19388 NATIVA | 191 | IND. MURO 5000 GF | MUROS AP 1303-1302 TORRE 5 | 2026-03-13 | 4/10/2026 12:00:00 AM | 28 | 35 | 48.4 | 138 | MURO | 43.8 | 3 | 138.286
B-19388 NATIVA | 191 | IND. MURO 5000 GF | MUROS AP 1303-1302 TORRE 5 | 2026-03-13 | 4/10/2026 12:00:00 AM | 28 | 35 | 44.8 | 128 | MURO | 43.8 | 3 | 128
B-19388 NATIVA | 191 | IND. MURO 5000 GF | MUROS AP 1303-1302 TORRE 5 | 2026-03-13 | 4/10/2026 12:00:00 AM | 28 | 35 | 38.2 | 109 | MURO | 43.8 | 3 | 109.143
B-19388 NATIVA | 191 | IND. MURO 5000 GF | MUROS PISO 18 APTO 1802 Y 1803 TORRE 4 | 2026-03-17 | 4/14/2026 12:00:00 AM | 28 | 35 | 32.4 | 93 | MURO | 36.6 | 3 | 92.571
B-19388 NATIVA | 191 | IND. MURO 5000 GF | MUROS PISO 18 APTO 1802 Y 1803 TORRE 4 | 2026-03-17 | 4/14/2026 12:00:00 AM | 28 | 35 | 40.1 | 115 | MURO | 36.6 | 3 | 114.571
B-19388 NATIVA | 191 | IND. MURO 5000 GF | MUROS PISO 18 APTO 1802 Y 1803 TORRE 4 | 2026-03-17 | 4/14/2026 12:00:00 AM | 28 | 35 | 37.3 | 106 | MURO | 36.6 | 3 | 106.571
B-19388 NATIVA | 191 | IND. MURO 5000 GF | MUROS AP 1301-1312 TORRE 5 | 2026-03-17 | 4/14/2026 12:00:00 AM | 28 | 35 | 40.2 | 115 | MURO | 43.433 | 3 | 114.857
B-19388 NATIVA | 191 | IND. MURO 5000 GF | MUROS AP 1301-1312 TORRE 5 | 2026-03-17 | 4/14/2026 12:00:00 AM | 28 | 35 | 47.2 | 135 | MURO | 43.433 | 3 | 134.857
B-19388 NATIVA | 191 | IND. MURO 5000 GF | MUROS AP 1301-1312 TORRE 5 | 2026-03-17 | 4/14/2026 12:00:00 AM | 28 | 35 | 42.9 | 122 | MURO | 43.433 | 3 | 122.571
B-19388 NATIVA | 191 | IND. MURO 5000 GF | MUROS AP 1306-1307 TORRE 5 | 2026-03-18 | 4/15/2026 12:00:00 AM | 28 | 35 | 42.2 | 120 | MURO | 41.4 | 3 | 120.571
B-19388 NATIVA | 191 | IND. MURO 5000 GF | MUROS AP 1306-1307 TORRE 5 | 2026-03-18 | 4/15/2026 12:00:00 AM | 28 | 35 | 40.2 | 115 | MURO | 41.4 | 3 | 114.857
B-19388 NATIVA | 191 | IND. MURO 5000 GF | MUROS AP 1306-1307 TORRE 5 | 2026-03-18 | 4/15/2026 12:00:00 AM | 28 | 35 | 41.8 | 119 | MURO | 41.4 | 3 | 119.429
B-19388 NATIVA | 191 | IND. MURO 5000 GF | MUROS PISO 18 APTO 1806 Y 1807 TORRE 4 | 2026-03-18 | 4/15/2026 12:00:00 AM | 28 | 35 | 41.7 | 119 | MURO | 41.333 | 3 | 119.143
B-19388 NATIVA | 191 | IND. MURO 5000 GF | MUROS PISO 18 APTO 1806 Y 1807 TORRE 4 | 2026-03-18 | 4/15/2026 12:00:00 AM | 28 | 35 | 40 | 114 | MURO | 41.333 | 3 | 114.286
B-19388 NATIVA | 191 | IND. MURO 5000 GF | MUROS PISO 18 APTO 1806 Y 1807 TORRE 4 | 2026-03-18 | 4/15/2026 12:00:00 AM | 28 | 35 | 42.3 | 121 | MURO | 41.333 | 3 | 120.857
B-19388 NATIVA | 191 | IND. MURO 5000 GF | MUROS PISO 18 APTO 1801 Y 1812 TORRE 4 | 2026-03-19 | 4/16/2026 12:00:00 AM | 28 | 35 | 43.4 | 124 | MURO | 42.133 | 3 | 124
B-19388 NATIVA | 191 | IND. MURO 5000 GF | MUROS PISO 18 APTO 1801 Y 1812 TORRE 4 | 2026-03-19 | 4/16/2026 12:00:00 AM | 28 | 35 | 39.3 | 112 | MURO | 42.133 | 3 | 112.286
B-19388 NATIVA | 191 | IND. MURO 5000 GF | MUROS PISO 18 APTO 1801 Y 1812 TORRE 4 | 2026-03-19 | 4/16/2026 12:00:00 AM | 28 | 35 | 43.7 | 125 | MURO | 42.133 | 3 | 124.857
B-19388 NATIVA | 191 | IND. MURO 5000 GF | MUROS P1311-1310 TORRE 5 | 2026-03-19 | 4/16/2026 12:00:00 AM | 28 | 35 | 36.2 | 103 | MURO | 40.067 | 3 | 103.429
B-19388 NATIVA | 191 | IND. MURO 5000 GF | MUROS P1311-1310 TORRE 5 | 2026-03-19 | 4/16/2026 12:00:00 AM | 28 | 35 | 38.6 | 110 | MURO | 40.067 | 3 | 110.286
B-19388 NATIVA | 191 | IND. MURO 5000 GF | MUROS P1311-1310 TORRE 5 | 2026-03-19 | 4/16/2026 12:00:00 AM | 28 | 35 | 45.4 | 130 | MURO | 40.067 | 3 | 129.714
B-19388 NATIVA | 191 | IND. MURO 5000 GF | MUROS P13 AP 1308-1309 TORRE 5 | 2026-03-20 | 4/17/2026 12:00:00 AM | 28 | 35 | 38.2 | 109 | MURO | 36.933 | 3 | 109.143
B-19388 NATIVA | 191 | IND. MURO 5000 GF | MUROS P13 AP 1308-1309 TORRE 5 | 2026-03-20 | 4/17/2026 12:00:00 AM | 28 | 35 | 38 | 109 | MURO | 36.933 | 3 | 108.571
B-19388 NATIVA | 191 | IND. MURO 5000 GF | MUROS P13 AP 1308-1309 TORRE 5 | 2026-03-20 | 4/17/2026 12:00:00 AM | 28 | 35 | 34.6 | 99 | MURO | 36.933 | 3 | 98.857
B-19388 NATIVA | 191 | IND. MURO 5000 GF | MUROS PISO 18 APTO 1808 Y 1809 TORRE 4 | 2026-03-20 | 4/17/2026 12:00:00 AM | 28 | 35 | 36.7 | 105 | MURO | 35.233 | 3 | 104.857
B-19388 NATIVA | 191 | IND. MURO 5000 GF | MUROS PISO 18 APTO 1808 Y 1809 TORRE 4 | 2026-03-20 | 4/17/2026 12:00:00 AM | 28 | 35 | 37.5 | 107 | MURO | 35.233 | 3 | 107.143
B-19388 NATIVA | 191 | IND. MURO 5000 GF | MUROS PISO 18 APTO 1808 Y 1809 TORRE 4 | 2026-03-20 | 4/17/2026 12:00:00 AM | 28 | 35 | 31.5 | 90 | MURO | 35.233 | 3 | 90
B-19388 NATIVA | 191 | IND. MURO 5000 GF | MUROS AP 1403-1402 TORRE 5 | 2026-03-21 | 4/18/2026 12:00:00 AM | 28 | 35 | 39.1 | 112 | MURO | 39 | 3 | 111.714
B-19388 NATIVA | 191 | IND. MURO 5000 GF | MUROS AP 1403-1402 TORRE 5 | 2026-03-21 | 4/18/2026 12:00:00 AM | 28 | 35 | 39.7 | 113 | MURO | 39 | 3 | 113.429
B-19388 NATIVA | 191 | IND. MURO 5000 GF | MUROS AP 1403-1402 TORRE 5 | 2026-03-21 | 4/18/2026 12:00:00 AM | 28 | 35 | 38.2 | 109 | MURO | 39 | 3 | 109.143
B-19388 NATIVA | 191 | IND. MURO 5000 GF | MUROS PISO 18 APTO 1810 Y 1811 TORRE 4 | 2026-03-21 | 4/18/2026 12:00:00 AM | 28 | 35 | 40.8 | 117 | MURO | 39.5 | 3 | 116.571
B-19388 NATIVA | 191 | IND. MURO 5000 GF | MUROS PISO 18 APTO 1810 Y 1811 TORRE 4 | 2026-03-21 | 4/18/2026 12:00:00 AM | 28 | 35 | 41.7 | 119 | MURO | 39.5 | 3 | 119.143
B-19388 NATIVA | 191 | IND. MURO 5000 GF | MUROS PISO 18 APTO 1810 Y 1811 TORRE 4 | 2026-03-21 | 4/18/2026 12:00:00 AM | 28 | 35 | 36 | 103 | MURO | 39.5 | 3 | 102.857
B-19388 NATIVA | 191 | IND. MURO 5000 GF | MUROS AP 1404-1405 TORRE 5 | 2026-03-24 | 4/21/2026 12:00:00 AM | 28 | 35 | 47.4 | 135 | MURO | 44.667 | 3 | 135.429
B-19388 NATIVA | 191 | IND. MURO 5000 GF | MUROS AP 1404-1405 TORRE 5 | 2026-03-24 | 4/21/2026 12:00:00 AM | 28 | 35 | 45.2 | 129 | MURO | 44.667 | 3 | 129.143
B-19388 NATIVA | 191 | IND. MURO 5000 GF | MUROS AP 1404-1405 TORRE 5 | 2026-03-24 | 4/21/2026 12:00:00 AM | 28 | 35 | 41.4 | 118 | MURO | 44.667 | 3 | 118.286
B-19388 NATIVA | 191 | IND. MURO 5000 GF | MUROS AP 1401-1412 TORRE 5 | 2026-03-25 | 4/22/2026 12:00:00 AM | 28 | 35 | 41.7 | 119 | MURO | 41.967 | 3 | 119.143
B-19388 NATIVA | 191 | IND. MURO 5000 GF | MUROS AP 1401-1412 TORRE 5 | 2026-03-25 | 4/22/2026 12:00:00 AM | 28 | 35 | 43.4 | 124 | MURO | 41.967 | 3 | 124
B-19388 NATIVA | 191 | IND. MURO 5000 GF | MUROS AP 1401-1412 TORRE 5 | 2026-03-25 | 4/22/2026 12:00:00 AM | 28 | 35 | 40.8 | 116 | MURO | 41.967 | 3 | 116.571
B-19388 NATIVA | 191 | IND. MURO 5000 GF | MUROS PISO 19 APTO 1904 Y 1905 TORRE 4 | 2026-03-25 | 4/22/2026 12:00:00 AM | 28 | 35 | 42.9 | 122 | MURO | 40.367 | 3 | 122.571
B-19388 NATIVA | 191 | IND. MURO 5000 GF | MUROS PISO 19 APTO 1904 Y 1905 TORRE 4 | 2026-03-25 | 4/22/2026 12:00:00 AM | 28 | 35 | 40 | 114 | MURO | 40.367 | 3 | 114.286
B-19388 NATIVA | 191 | IND. MURO 5000 GF | MUROS PISO 19 APTO 1904 Y 1905 TORRE 4 | 2026-03-25 | 4/22/2026 12:00:00 AM | 28 | 35 | 38.2 | 109 | MURO | 40.367 | 3 | 109.143
B-19388 NATIVA | 191 | IND. MURO 5000 GF | MUROS PISO 19 APTO 1902 Y 1903 TORRE 4 | 2026-03-26 | 4/23/2026 12:00:00 AM | 28 | 35 | 39 | 111 | MURO | 38.1 | 3 | 111.429
B-19388 NATIVA | 191 | IND. MURO 5000 GF | MUROS PISO 19 APTO 1902 Y 1903 TORRE 4 | 2026-03-26 | 4/23/2026 12:00:00 AM | 28 | 35 | 39.7 | 114 | MURO | 38.1 | 3 | 113.429
B-19388 NATIVA | 191 | IND. MURO 5000 GF | MUROS PISO 19 APTO 1902 Y 1903 TORRE 4 | 2026-03-26 | 4/23/2026 12:00:00 AM | 28 | 35 | 35.6 | 102 | MURO | 38.1 | 3 | 101.714
B-19388 NATIVA | 191 | IND. MURO 5000 GF | MUROS AP 1406-1407 TORRE 5 | 2026-03-26 | 4/23/2026 12:00:00 AM | 28 | 35 | 43.9 | 125 | MURO | 42.867 | 3 | 125.429
B-19388 NATIVA | 191 | IND. MURO 5000 GF | MUROS AP 1406-1407 TORRE 5 | 2026-03-26 | 4/23/2026 12:00:00 AM | 28 | 35 | 46 | 131 | MURO | 42.867 | 3 | 131.429
B-19388 NATIVA | 191 | IND. MURO 5000 GF | MUROS AP 1406-1407 TORRE 5 | 2026-03-26 | 4/23/2026 12:00:00 AM | 28 | 35 | 38.7 | 110 | MURO | 42.867 | 3 | 110.571
B-19388 NATIVA | 191 | IND. MURO 5000 GF | MUROS P1411-1410 TORRE5 | 2026-03-27 | 4/24/2026 12:00:00 AM | 28 | 35 | 36.6 | 104 | MURO | 40.433 | 3 | 104.571
B-19388 NATIVA | 191 | IND. MURO 5000 GF | MUROS P1411-1410 TORRE5 | 2026-03-27 | 4/24/2026 12:00:00 AM | 28 | 35 | 43.5 | 124 | MURO | 40.433 | 3 | 124.286
B-19388 NATIVA | 191 | IND. MURO 5000 GF | MUROS P1411-1410 TORRE5 | 2026-03-27 | 4/24/2026 12:00:00 AM | 28 | 35 | 41.2 | 118 | MURO | 40.433 | 3 | 117.714
B-19388 NATIVA | 191 | IND. MURO 5000 GF | MUROS PISO 19 APTO 1906 Y 1907 TORRE 4 | 2026-03-27 | 4/24/2026 12:00:00 AM | 28 | 35 | 42.6 | 122 | MURO | 42.367 | 3 | 121.714
B-19388 NATIVA | 191 | IND. MURO 5000 GF | MUROS PISO 19 APTO 1906 Y 1907 TORRE 4 | 2026-03-27 | 4/24/2026 12:00:00 AM | 28 | 35 | 43.4 | 124 | MURO | 42.367 | 3 | 124
B-19388 NATIVA | 191 | IND. MURO 5000 GF | MUROS PISO 19 APTO 1906 Y 1907 TORRE 4 | 2026-03-27 | 4/24/2026 12:00:00 AM | 28 | 35 | 41.1 | 117 | MURO | 42.367 | 3 | 117.429
B-19388 NATIVA | 191 | IND. MURO 5000 GF | MUROS PISO 19 APTO 1901 Y 1912 TORRE 4 | 2026-03-28 | 4/25/2026 12:00:00 AM | 28 | 35 | 34.6 | 99 | MURO | 33.833 | 3 | 98.857
B-19388 NATIVA | 191 | IND. MURO 5000 GF | MUROS PISO 19 APTO 1901 Y 1912 TORRE 4 | 2026-03-28 | 4/25/2026 12:00:00 AM | 28 | 35 | 33.3 | 95 | MURO | 33.833 | 3 | 95.143
B-19388 NATIVA | 191 | IND. MURO 5000 GF | MUROS PISO 19 APTO 1901 Y 1912 TORRE 4 | 2026-03-28 | 4/25/2026 12:00:00 AM | 28 | 35 | 33.6 | 96 | MURO | 33.833 | 3 | 96
B-19388 NATIVA | 191 | IND. MURO 5000 GF | MUROS P14 AP 1408-1409 TORRE 5 | 2026-03-28 | 4/25/2026 12:00:00 AM | 28 | 35 | 40.5 | 116 | MURO | 41.133 | 3 | 115.714
B-19388 NATIVA | 191 | IND. MURO 5000 GF | MUROS P14 AP 1408-1409 TORRE 5 | 2026-03-28 | 4/25/2026 12:00:00 AM | 28 | 35 | 41.3 | 118 | MURO | 41.133 | 3 | 118
B-19388 NATIVA | 191 | IND. MURO 5000 GF | MUROS P14 AP 1408-1409 TORRE 5 | 2026-03-28 | 4/25/2026 12:00:00 AM | 28 | 35 | 41.6 | 119 | MURO | 41.133 | 3 | 118.857
B-19388 NATIVA | 191 | IND. MURO 5000 GF | MUROS PISO 19 APTO 1908 Y 1909 TORRE 4 | 2026-03-30 | 4/27/2026 12:00:00 AM | 28 | 35 | 45.8 | 131 | MURO | 41.9 | 3 | 130.857
B-19388 NATIVA | 191 | IND. MURO 5000 GF | MUROS PISO 19 APTO 1908 Y 1909 TORRE 4 | 2026-03-30 | 4/27/2026 12:00:00 AM | 28 | 35 | 41.9 | 120 | MURO | 41.9 | 3 | 119.714
B-19388 NATIVA | 191 | IND. MURO 5000 GF | MUROS PISO 19 APTO 1908 Y 1909 TORRE 4 | 2026-03-30 | 4/27/2026 12:00:00 AM | 28 | 35 | 38 | 109 | MURO | 41.9 | 3 | 108.571
B-19388 NATIVA | 191 | IND. MURO 5000 GF | MUROS P15 AP 1503-1502 TORRE 5 | 2026-03-30 | 4/27/2026 12:00:00 AM | 28 | 35 | 46.5 | 133 | MURO | 44.467 | 3 | 132.857
B-19388 NATIVA | 191 | IND. MURO 5000 GF | MUROS P15 AP 1503-1502 TORRE 5 | 2026-03-30 | 4/27/2026 12:00:00 AM | 28 | 35 | 43.8 | 125 | MURO | 44.467 | 3 | 125.143
B-19388 NATIVA | 191 | IND. MURO 5000 GF | MUROS P15 AP 1503-1502 TORRE 5 | 2026-03-30 | 4/27/2026 12:00:00 AM | 28 | 35 | 43.1 | 123 | MURO | 44.467 | 3 | 123.143
B-19388 NATIVA | 191 | IND. MURO 5000 GF | MUROS PISO 19 APTO 1910 Y 1911 TORRE 4 | 2026-03-31 | 4/28/2026 12:00:00 AM | 28 | 35 | 45.5 | 130 | MURO | 44.967 | 3 | 130
B-19388 NATIVA | 191 | IND. MURO 5000 GF | MUROS PISO 19 APTO 1910 Y 1911 TORRE 4 | 2026-03-31 | 4/28/2026 12:00:00 AM | 28 | 35 | 44.6 | 127 | MURO | 44.967 | 3 | 127.429
B-19388 NATIVA | 191 | IND. MURO 5000 GF | MUROS PISO 19 APTO 1910 Y 1911 TORRE 4 | 2026-03-31 | 4/28/2026 12:00:00 AM | 28 | 35 | 44.8 | 128 | MURO | 44.967 | 3 | 128
B-19388 NATIVA | 191 | IND. MURO 5000 GF | MUROS AP 1504-1505 TORRE 5 | 2026-03-31 | 4/28/2026 12:00:00 AM | 28 | 35 | 42.9 | 123 | MURO | 42.967 | 3 | 122.571
B-19388 NATIVA | 191 | IND. MURO 5000 GF | MUROS AP 1504-1505 TORRE 5 | 2026-03-31 | 4/28/2026 12:00:00 AM | 28 | 35 | 42.7 | 122 | MURO | 42.967 | 3 | 122
B-19388 NATIVA | 191 | IND. MURO 5000 GF | MUROS AP 1504-1505 TORRE 5 | 2026-03-31 | 4/28/2026 12:00:00 AM | 28 | 35 | 43.3 | 124 | MURO | 42.967 | 3 | 123.714
B-19388 NATIVA | 191 | IND. MURO 5000 PSI | MUROS AP 1501-1512 TORRE 5 | 2026-04-06 | 5/4/2026 12:00:00 AM | 28 | 35 | 38.8 | 111 | MURO | 40.333 | 3 | 110.857
B-19388 NATIVA | 191 | IND. MURO 5000 PSI | MUROS AP 1501-1512 TORRE 5 | 2026-04-06 | 5/4/2026 12:00:00 AM | 28 | 35 | 42 | 120 | MURO | 40.333 | 3 | 120
B-19388 NATIVA | 191 | IND. MURO 5000 PSI | MUROS AP 1501-1512 TORRE 5 | 2026-04-06 | 5/4/2026 12:00:00 AM | 28 | 35 | 40.2 | 115 | MURO | 40.333 | 3 | 114.857
B-19388 NATIVA | 191 | IND. MURO 5000 GF | MUROS PISO 20 APTO 2004 Y 2005 TORRE 4 | 2026-04-06 | 5/4/2026 12:00:00 AM | 28 | 35 | 41 | 117 | MURO | 39.4 | 3 | 117.143
B-19388 NATIVA | 191 | IND. MURO 5000 GF | MUROS PISO 20 APTO 2004 Y 2005 TORRE 4 | 2026-04-06 | 5/4/2026 12:00:00 AM | 28 | 35 | 41.7 | 119 | MURO | 39.4 | 3 | 119.143
B-19388 NATIVA | 191 | IND. MURO 5000 GF | MUROS PISO 20 APTO 2004 Y 2005 TORRE 4 | 2026-04-06 | 5/4/2026 12:00:00 AM | 28 | 35 | 35.5 | 101 | MURO | 39.4 | 3 | 101.429
B-19388 NATIVA | 191 | IND. MURO 5000 GF | MUROS PISO 20 APTO 2002 Y 2003 TORRE 4 | 2026-04-07 | 5/5/2026 12:00:00 AM | 28 | 35 | 40.7 | 116 | MURO | 39.167 | 3 | 116.286
B-19388 NATIVA | 191 | IND. MURO 5000 GF | MUROS PISO 20 APTO 2002 Y 2003 TORRE 4 | 2026-04-07 | 5/5/2026 12:00:00 AM | 28 | 35 | 38.7 | 110 | MURO | 39.167 | 3 | 110.571
B-19388 NATIVA | 191 | IND. MURO 5000 GF | MUROS PISO 20 APTO 2002 Y 2003 TORRE 4 | 2026-04-07 | 5/5/2026 12:00:00 AM | 28 | 35 | 38.1 | 109 | MURO | 39.167 | 3 | 108.857
B-19388 NATIVA | 191 | IND. MURO 5000 GF | MUROS AP 1506-1507 TORRE 5 | 2026-04-07 | 5/5/2026 12:00:00 AM | 28 | 35 | 47 | 134 | MURO | 46.767 | 3 | 134.286
B-19388 NATIVA | 191 | IND. MURO 5000 GF | MUROS AP 1506-1507 TORRE 5 | 2026-04-07 | 5/5/2026 12:00:00 AM | 28 | 35 | 47.1 | 134 | MURO | 46.767 | 3 | 134.571
B-19388 NATIVA | 191 | IND. MURO 5000 GF | MUROS AP 1506-1507 TORRE 5 | 2026-04-07 | 5/5/2026 12:00:00 AM | 28 | 35 | 46.2 | 132 | MURO | 46.767 | 3 | 132
B-19388 NATIVA | 191 | IND. MURO 5000 GF | MUROS PISO 20 APTO 2006 Y 2007 TORRE 4 | 2026-04-08 | 5/6/2026 12:00:00 AM | 28 | 35 | 33.4 | 95 | MURO | 34.633 | 3 | 95.429
B-19388 NATIVA | 191 | IND. MURO 5000 GF | MUROS PISO 20 APTO 2006 Y 2007 TORRE 4 | 2026-04-08 | 5/6/2026 12:00:00 AM | 28 | 35 | 39.1 | 112 | MURO | 34.633 | 3 | 111.714
B-19388 NATIVA | 191 | IND. MURO 5000 GF | MUROS PISO 20 APTO 2006 Y 2007 TORRE 4 | 2026-04-08 | 5/6/2026 12:00:00 AM | 28 | 35 | 31.4 | 90 | MURO | 34.633 | 3 | 89.714
B-19388 NATIVA | 191 | IND. MURO 5000 GF | MUROS P1511-1510 TORRE 5 | 2026-04-08 | 5/6/2026 12:00:00 AM | 28 | 35 | 36.1 | 103 | MURO | 38.9 | 3 | 103.143
B-19388 NATIVA | 191 | IND. MURO 5000 GF | MUROS P1511-1510 TORRE 5 | 2026-04-08 | 5/6/2026 12:00:00 AM | 28 | 35 | 39.9 | 114 | MURO | 38.9 | 3 | 114
B-19388 NATIVA | 191 | IND. MURO 5000 GF | MUROS P1511-1510 TORRE 5 | 2026-04-08 | 5/6/2026 12:00:00 AM | 28 | 35 | 40.7 | 116 | MURO | 38.9 | 3 | 116.286
B-19388 NATIVA | 191 | IND. MURO 5000 GF | MUROS PISO 20 APTO 2001 Y 2012 TORRE 4 | 2026-04-09 | 5/7/2026 12:00:00 AM | 28 | 35 | 41.7 | 119 | MURO | 40.8 | 3 | 119.143
B-19388 NATIVA | 191 | IND. MURO 5000 GF | MUROS PISO 20 APTO 2001 Y 2012 TORRE 4 | 2026-04-09 | 5/7/2026 12:00:00 AM | 28 | 35 | 40.3 | 115 | MURO | 40.8 | 3 | 115.143
B-19388 NATIVA | 191 | IND. MURO 5000 GF | MUROS PISO 20 APTO 2001 Y 2012 TORRE 4 | 2026-04-09 | 5/7/2026 12:00:00 AM | 28 | 35 | 40.4 | 115 | MURO | 40.8 | 3 | 115.429
B-19388 NATIVA | 191 | IND. MURO 5000 GF | MUROS P1508-1509 TORRE 5 | 2026-04-09 | 5/7/2026 12:00:00 AM | 28 | 35 | 39.4 | 113 | MURO | 41.533 | 3 | 112.571
B-19388 NATIVA | 191 | IND. MURO 5000 GF | MUROS P1508-1509 TORRE 5 | 2026-04-09 | 5/7/2026 12:00:00 AM | 28 | 35 | 43.8 | 125 | MURO | 41.533 | 3 | 125.143
B-19388 NATIVA | 191 | IND. MURO 5000 GF | MUROS P1508-1509 TORRE 5 | 2026-04-09 | 5/7/2026 12:00:00 AM | 28 | 35 | 41.4 | 118 | MURO | 41.533 | 3 | 118.286
B-19388 NATIVA | 191 | IND. MURO 5000 GF | MUROS P16 AP 1603-1602 TORRE 5 | 2026-04-10 | 5/8/2026 12:00:00 AM | 28 | 35 | 38.3 | 109 | MURO | 40.233 | 3 | 109.429
B-19388 NATIVA | 191 | IND. MURO 5000 GF | MUROS P16 AP 1603-1602 TORRE 5 | 2026-04-10 | 5/8/2026 12:00:00 AM | 28 | 35 | 39.3 | 112 | MURO | 40.233 | 3 | 112.286
B-19388 NATIVA | 191 | IND. MURO 5000 GF | MUROS P16 AP 1603-1602 TORRE 5 | 2026-04-10 | 5/8/2026 12:00:00 AM | 28 | 35 | 43.1 | 123 | MURO | 40.233 | 3 | 123.143
B-19388 NATIVA | 191 | IND. MURO 5000 GF | MUROS PISO 20 APTO 2008 Y 2009 TORRE 4 | 2026-04-10 | 5/8/2026 12:00:00 AM | 28 | 35 | 44.9 | 128 | MURO | 43.2 | 3 | 128.286
B-19388 NATIVA | 191 | IND. MURO 5000 GF | MUROS PISO 20 APTO 2008 Y 2009 TORRE 4 | 2026-04-10 | 5/8/2026 12:00:00 AM | 28 | 35 | 43.4 | 124 | MURO | 43.2 | 3 | 124
B-19388 NATIVA | 191 | IND. MURO 5000 GF | MUROS PISO 20 APTO 2008 Y 2009 TORRE 4 | 2026-04-10 | 5/8/2026 12:00:00 AM | 28 | 35 | 41.3 | 118 | MURO | 43.2 | 3 | 118
B-19388 NATIVA | 191 | IND. MURO 5000 GF | MUROS AP 1604-1605 TORRE 5 | 2026-04-11 | 5/9/2026 12:00:00 AM | 28 | 35 | 42.8 | 122 | MURO | 40.9 | 3 | 122.286
B-19388 NATIVA | 191 | IND. MURO 5000 GF | MUROS AP 1604-1605 TORRE 5 | 2026-04-11 | 5/9/2026 12:00:00 AM | 28 | 35 | 38.2 | 109 | MURO | 40.9 | 3 | 109.143
B-19388 NATIVA | 191 | IND. MURO 5000 GF | MUROS AP 1604-1605 TORRE 5 | 2026-04-11 | 5/9/2026 12:00:00 AM | 28 | 35 | 41.7 | 119 | MURO | 40.9 | 3 | 119.143
B-19388 NATIVA | 191 | IND. MURO 5000 GF | MUROS AP 1601-1612 TORRE 5 | 2026-04-13 | 5/11/2026 12:00:00 AM | 28 | 35 | 34.7 | 99 | MURO | 37.267 | 3 | 99.143
B-19388 NATIVA | 191 | IND. MURO 5000 GF | MUROS AP 1601-1612 TORRE 5 | 2026-04-13 | 5/11/2026 12:00:00 AM | 28 | 35 | 39.9 | 114 | MURO | 37.267 | 3 | 114
B-19388 NATIVA | 191 | IND. MURO 5000 GF | MUROS AP 1601-1612 TORRE 5 | 2026-04-13 | 5/11/2026 12:00:00 AM | 28 | 35 | 37.2 | 106 | MURO | 37.267 | 3 | 106.286
B-19388 NATIVA | 191 | IND. MURO 5000 GF | MUROS PISO 20 APTO 2010 Y 2011 TORRE 4 | 2026-04-11 | 5/9/2026 12:00:00 AM | 28 | 35 | 42.9 | 122 | MURO | 43.167 | 3 | 122.571
B-19388 NATIVA | 191 | IND. MURO 5000 GF | MUROS PISO 20 APTO 2010 Y 2011 TORRE 4 | 2026-04-11 | 5/9/2026 12:00:00 AM | 28 | 35 | 42.5 | 121 | MURO | 43.167 | 3 | 121.429
B-19388 NATIVA | 191 | IND. MURO 5000 GF | MUROS PISO 20 APTO 2010 Y 2011 TORRE 4 | 2026-04-11 | 5/9/2026 12:00:00 AM | 28 | 35 | 44.1 | 126 | MURO | 43.167 | 3 | 126
B-19388 NATIVA | 191 | IND. MURO 5000 GF | MUROS AP 1606-1607 TORRE 5 | 2026-04-14 | 5/12/2026 12:00:00 AM | 28 | 35 | 34 | 97 | MURO | 36.3 | 3 | 97.143
B-19388 NATIVA | 191 | IND. MURO 5000 GF | MUROS AP 1606-1607 TORRE 5 | 2026-04-14 | 5/12/2026 12:00:00 AM | 28 | 35 | 35.6 | 102 | MURO | 36.3 | 3 | 101.714
B-19388 NATIVA | 191 | IND. MURO 5000 GF | MUROS AP 1606-1607 TORRE 5 | 2026-04-14 | 5/12/2026 12:00:00 AM | 28 | 35 | 39.3 | 112 | MURO | 36.3 | 3 | 112.286
B-19388 NATIVA | 191 | IND. MURO 5000 GF | MUROS P1611-1610 TORRE 5 | 2026-04-15 | 5/13/2026 12:00:00 AM | 28 | 35 | 40.5 | 116 | MURO | 34.6 | 3 | 115.714
B-19388 NATIVA | 191 | IND. MURO 5000 GF | MUROS P1611-1610 TORRE 5 | 2026-04-15 | 5/13/2026 12:00:00 AM | 28 | 35 | 39.2 | 112 | MURO | 34.6 | 3 | 112
B-19388 NATIVA | 191 | IND. MURO 5000 GF | MUROS P1611-1610 TORRE 5 | 2026-04-15 | 5/13/2026 12:00:00 AM | 28 | 35 | 24.1 | 69 | MURO | 34.6 | 3 | 68.857
B-19388 NATIVA | 191 | IND. MURO 5000 GF | MUROS P16 AP 1608-1609 TORRE 5 | 2026-04-16 | 5/14/2026 12:00:00 AM | 28 | 35 | 39.5 | 113 | MURO | 39.267 | 3 | 112.857
B-19388 NATIVA | 191 | IND. MURO 5000 GF | MUROS P16 AP 1608-1609 TORRE 5 | 2026-04-16 | 5/14/2026 12:00:00 AM | 28 | 35 | 39 | 111 | MURO | 39.267 | 3 | 111.429
B-19388 NATIVA | 191 | IND. MURO 5000 GF | MUROS P16 AP 1608-1609 TORRE 5 | 2026-04-16 | 5/14/2026 12:00:00 AM | 28 | 35 | 39.3 | 112 | MURO | 39.267 | 3 | 112.286
B-19388 NATIVA | 191 | IND. MURO 5000 GF | MUROS P17 AP 1703-1702 TORRE 5 | 2026-04-20 | 5/18/2026 12:00:00 AM | 28 | 35 | 38.3 | 110 | MURO | 35.667 | 3 | 109.429
B-19388 NATIVA | 191 | IND. MURO 5000 GF | MUROS P17 AP 1703-1702 TORRE 5 | 2026-04-20 | 5/18/2026 12:00:00 AM | 28 | 35 | 34.4 | 98 | MURO | 35.667 | 3 | 98.286
B-19388 NATIVA | 191 | IND. MURO 5000 GF | MUROS P17 AP 1703-1702 TORRE 5 | 2026-04-20 | 5/18/2026 12:00:00 AM | 28 | 35 | 34.3 | 98 | MURO | 35.667 | 3 | 98
B-19388 NATIVA | 191 | IND. MURO 5000 GF | MUROS AP 1704-1705 TORRE 5 | 2026-04-21 | 5/19/2026 12:00:00 AM | 28 | 35 | 39.8 | 114 | MURO | 39.3 | 3 | 113.714
B-19388 NATIVA | 191 | IND. MURO 5000 GF | MUROS AP 1704-1705 TORRE 5 | 2026-04-21 | 5/19/2026 12:00:00 AM | 28 | 35 | 40.6 | 116 | MURO | 39.3 | 3 | 116
B-19388 NATIVA | 191 | IND. MURO 5000 GF | MUROS AP 1704-1705 TORRE 5 | 2026-04-21 | 5/19/2026 12:00:00 AM | 28 | 35 | 37.5 | 107 | MURO | 39.3 | 3 | 107.143
B-19388 NATIVA | 191 | IND. MURO 5000 GF | MUROS AP 1701-1712 TORRE 5 | 2026-04-22 | 5/20/2026 12:00:00 AM | 28 | 35 | 30.9 | 88 | MURO | 31.5 | 3 | 88.286
B-19388 NATIVA | 191 | IND. MURO 5000 GF | MUROS AP 1701-1712 TORRE 5 | 2026-04-22 | 5/20/2026 12:00:00 AM | 28 | 35 | 31.4 | 90 | MURO | 31.5 | 3 | 89.714
B-19388 NATIVA | 191 | IND. MURO 5000 GF | MUROS AP 1701-1712 TORRE 5 | 2026-04-22 | 5/20/2026 12:00:00 AM | 28 | 35 | 32.2 | 92 | MURO | 31.5 | 3 | 92
B-19388 NATIVA | 191 | IND. MURO 5000 GF | MUROS AP 1706-1707 TORRE 5 | 2026-04-23 | 5/21/2026 12:00:00 AM | 28 | 35 | 42.6 | 122 | MURO | 42.967 | 3 | 121.714
B-19388 NATIVA | 191 | IND. MURO 5000 GF | MUROS AP 1706-1707 TORRE 5 | 2026-04-23 | 5/21/2026 12:00:00 AM | 28 | 35 | 43.4 | 124 | MURO | 42.967 | 3 | 124
B-19388 NATIVA | 191 | IND. MURO 5000 GF | MUROS AP 1706-1707 TORRE 5 | 2026-04-23 | 5/21/2026 12:00:00 AM | 28 | 35 | 42.9 | 123 | MURO | 42.967 | 3 | 122.571
B-19388 NATIVA | 191 | IND. MURO 5000 GF | MUROS P1711-1710 TORRE 5 | 2026-04-24 | 5/22/2026 12:00:00 AM | 28 | 35 | 45.3 | 129 | MURO | 47.567 | 3 | 129.429
B-19388 NATIVA | 191 | IND. MURO 5000 GF | MUROS P1711-1710 TORRE 5 | 2026-04-24 | 5/22/2026 12:00:00 AM | 28 | 35 | 46.8 | 134 | MURO | 47.567 | 3 | 133.714
B-19388 NATIVA | 191 | IND. MURO 5000 GF | MUROS P1711-1710 TORRE 5 | 2026-04-24 | 5/22/2026 12:00:00 AM | 28 | 35 | 50.6 | 145 | MURO | 47.567 | 3 | 144.571
B-19388 NATIVA | 191 | IND. MURO 5000 GF | MUROS P17 AP 1708-1709 TORRE 5 | 2026-04-25 | 5/23/2026 12:00:00 AM | 28 | 35 | 39.5 | 113 | MURO | 36.733 | 3 | 112.857
B-19388 NATIVA | 191 | IND. MURO 5000 GF | MUROS P17 AP 1708-1709 TORRE 5 | 2026-04-25 | 5/23/2026 12:00:00 AM | 28 | 35 | 35.2 | 100 | MURO | 36.733 | 3 | 100.571
B-19388 NATIVA | 191 | IND. MURO 5000 GF | MUROS P17 AP 1708-1709 TORRE 5 | 2026-04-25 | 5/23/2026 12:00:00 AM | 28 | 35 | 35.5 | 101 | MURO | 36.733 | 3 | 101.429
B-19388 NATIVA | 191 | IND. MURO 5000 GF | MUROS P18 AP 1803-1802 TORRE 5 | 2026-04-27 | 5/25/2026 12:00:00 AM | 28 | 35 | 32.7 | 93 | MURO | 32.267 | 3 | 93.429
B-19388 NATIVA | 191 | IND. MURO 5000 GF | MUROS P18 AP 1803-1802 TORRE 5 | 2026-04-27 | 5/25/2026 12:00:00 AM | 28 | 35 | 31.7 | 91 | MURO | 32.267 | 3 | 90.571
B-19388 NATIVA | 191 | IND. MURO 5000 GF | MUROS P18 AP 1803-1802 TORRE 5 | 2026-04-27 | 5/25/2026 12:00:00 AM | 28 | 35 | 32.4 | 92 | MURO | 32.267 | 3 | 92.571
B-19388 NATIVA | 191 | IND. MURO 5000 GF | MUROS AP 1804-1805 TORRE 5 | 2026-04-28 | 5/26/2026 12:00:00 AM | 28 | 35 | 38.5 | 110 | MURO | 40.9 | 3 | 110
B-19388 NATIVA | 191 | IND. MURO 5000 GF | MUROS AP 1804-1805 TORRE 5 | 2026-04-28 | 5/26/2026 12:00:00 AM | 28 | 35 | 41.7 | 119 | MURO | 40.9 | 3 | 119.143
B-19388 NATIVA | 191 | IND. MURO 5000 GF | MUROS AP 1804-1805 TORRE 5 | 2026-04-28 | 5/26/2026 12:00:00 AM | 28 | 35 | 42.5 | 122 | MURO | 40.9 | 3 | 121.429
B-19388 NATIVA | 191 | IND. MURO 5000 GF | MUROS AP 1801-1812 TORRE 5 | 2026-04-29 | 5/27/2026 12:00:00 AM | 28 | 35 | 39.1 | 112 | MURO | 37.533 | 3 | 111.714
B-19388 NATIVA | 191 | IND. MURO 5000 GF | MUROS AP 1801-1812 TORRE 5 | 2026-04-29 | 5/27/2026 12:00:00 AM | 28 | 35 | 36.8 | 105 | MURO | 37.533 | 3 | 105.143
B-19388 NATIVA | 191 | IND. MURO 5000 GF | MUROS AP 1801-1812 TORRE 5 | 2026-04-29 | 5/27/2026 12:00:00 AM | 28 | 35 | 36.7 | 105 | MURO | 37.533 | 3 | 104.857
B-19388 NATIVA | 191 | IND. MURO 5000 GF | MUROS P1811-1810 TORRE 5 | 2026-05-04 | 6/1/2026 12:00:00 AM | 28 | 35 | 35.9 | 102 | MURO | 35.167 | 3 | 102.571
B-19388 NATIVA | 191 | IND. MURO 5000 GF | MUROS P1811-1810 TORRE 5 | 2026-05-04 | 6/1/2026 12:00:00 AM | 28 | 35 | 33.2 | 95 | MURO | 35.167 | 3 | 94.857
B-19388 NATIVA | 191 | IND. MURO 5000 GF | MUROS P1811-1810 TORRE 5 | 2026-05-04 | 6/1/2026 12:00:00 AM | 28 | 35 | 36.4 | 104 | MURO | 35.167 | 3 | 104
B-19388 NATIVA | 191 | IND. MURO 5000 GF | MUROS P18 AP 1808-1809 TORRE 5 | 2026-05-05 | 6/2/2026 12:00:00 AM | 28 | 35 | 41.6 | 119 | MURO | 41.867 | 3 | 118.857
B-19388 NATIVA | 191 | IND. MURO 5000 GF | MUROS P18 AP 1808-1809 TORRE 5 | 2026-05-05 | 6/2/2026 12:00:00 AM | 28 | 35 | 41.4 | 118 | MURO | 41.867 | 3 | 118.286
B-19388 NATIVA | 191 | IND. MURO 5000 GF | MUROS P18 AP 1808-1809 TORRE 5 | 2026-05-05 | 6/2/2026 12:00:00 AM | 28 | 35 | 42.6 | 122 | MURO | 41.867 | 3 | 121.714
B-19388 NATIVA | 191 | IND. MURO 5000 GF | MUROS P19 AP 1903-1902 TORRE 5 | 2026-05-07 | 6/4/2026 12:00:00 AM | 28 | 35 | 35.7 | 102 | MURO | 35.733 | 3 | 102
B-19388 NATIVA | 191 | IND. MURO 5000 GF | MUROS P19 AP 1903-1902 TORRE 5 | 2026-05-07 | 6/4/2026 12:00:00 AM | 28 | 35 | 35.4 | 101 | MURO | 35.733 | 3 | 101.143
B-19388 NATIVA | 191 | IND. MURO 5000 GF | MUROS P19 AP 1903-1902 TORRE 5 | 2026-05-07 | 6/4/2026 12:00:00 AM | 28 | 35 | 36.1 | 103 | MURO | 35.733 | 3 | 103.143
B-19388 NATIVA | 191 | IND. MURO 5000 GF | MUROS AP 1904-1905 TORRE 5 | 2026-05-08 | 6/5/2026 12:00:00 AM | 28 | 35 | 40.3 | 115 | MURO | 42.367 | 3 | 115.143
B-19388 NATIVA | 191 | IND. MURO 5000 GF | MUROS AP 1904-1905 TORRE 5 | 2026-05-08 | 6/5/2026 12:00:00 AM | 28 | 35 | 43.6 | 124 | MURO | 42.367 | 3 | 124.571
B-19388 NATIVA | 191 | IND. MURO 5000 GF | MUROS AP 1904-1905 TORRE 5 | 2026-05-08 | 6/5/2026 12:00:00 AM | 28 | 35 | 43.2 | 123 | MURO | 42.367 | 3 | 123.429
B-19388 NATIVA | 191 | IND. MURO 5000 GF | MUROS AP 1901-1912 TORRE 5 | 2026-05-09 | 6/6/2026 12:00:00 AM | 28 | 35 | 37.9 | 108 | MURO | 37.833 | 3 | 108.286
B-19388 NATIVA | 191 | IND. MURO 5000 GF | MUROS AP 1901-1912 TORRE 5 | 2026-05-09 | 6/6/2026 12:00:00 AM | 28 | 35 | 39.4 | 113 | MURO | 37.833 | 3 | 112.571
B-19388 NATIVA | 191 | IND. MURO 5000 GF | MUROS AP 1901-1912 TORRE 5 | 2026-05-09 | 6/6/2026 12:00:00 AM | 28 | 35 | 36.2 | 104 | MURO | 37.833 | 3 | 103.429
B-19388 NATIVA | 191 | IND. MURO 5000 GF | MUROS AP 1906-1907 TORRE 5 | 2026-05-11 | 6/8/2026 12:00:00 AM | 28 | 35 | 37.7 | 108 | MURO | 38.367 | 3 | 107.714
B-19388 NATIVA | 191 | IND. MURO 5000 GF | MUROS AP 1906-1907 TORRE 5 | 2026-05-11 | 6/8/2026 12:00:00 AM | 28 | 35 | 39.2 | 112 | MURO | 38.367 | 3 | 112
B-19388 NATIVA | 191 | IND. MURO 5000 GF | MUROS AP 1906-1907 TORRE 5 | 2026-05-11 | 6/8/2026 12:00:00 AM | 28 | 35 | 38.2 | 109 | MURO | 38.367 | 3 | 109.143
B-19388 NATIVA | 191 | IND. MURO 5000 GF | MUROS P1911-1910 TORRE 5 | 2026-05-12 | 6/9/2026 12:00:00 AM | 28 | 35 | 38.1 | 109 | MURO | 38.3 | 3 | 108.857
B-19388 NATIVA | 191 | IND. MURO 5000 GF | MUROS P1911-1910 TORRE 5 | 2026-05-12 | 6/9/2026 12:00:00 AM | 28 | 35 | 38.4 | 110 | MURO | 38.3 | 3 | 109.714
B-19388 NATIVA | 191 | IND. MURO 5000 GF | MUROS P1911-1910 TORRE 5 | 2026-05-12 | 6/9/2026 12:00:00 AM | 28 | 35 | 38.4 | 110 | MURO | 38.3 | 3 | 109.714
B-19388 NATIVA | 191 | IND. MURO 5000 GF | MUROS P19 AP 1 908-1909 TORRE 5 | 2026-05-13 | 6/10/2026 12:00:00 AM | 28 | 35 | 35.4 | 101 | MURO | 36.5 | 3 | 101.143
B-19388 NATIVA | 191 | IND. MURO 5000 GF | MUROS P19 AP 1 908-1909 TORRE 5 | 2026-05-13 | 6/10/2026 12:00:00 AM | 28 | 35 | 35.2 | 100 | MURO | 36.5 | 3 | 100.571
B-19388 NATIVA | 191 | IND. MURO 5000 GF | MUROS P19 AP 1 908-1909 TORRE 5 | 2026-05-13 | 6/10/2026 12:00:00 AM | 28 | 35 | 38.9 | 111 | MURO | 36.5 | 3 | 111.143
B-19388 NATIVA | 191 | IND. MURO 5000 GF | MUROS P20 AP 2003-2002 TORRE5 | 2026-05-14 | 6/11/2026 12:00:00 AM | 28 | 35 | 42.5 | 121 | MURO | 42.367 | 3 | 121.429
B-19388 NATIVA | 191 | IND. MURO 5000 GF | MUROS P20 AP 2003-2002 TORRE5 | 2026-05-14 | 6/11/2026 12:00:00 AM | 28 | 35 | 42.4 | 121 | MURO | 42.367 | 3 | 121.143
B-19388 NATIVA | 191 | IND. MURO 5000 GF | MUROS P20 AP 2003-2002 TORRE5 | 2026-05-14 | 6/11/2026 12:00:00 AM | 28 | 35 | 42.2 | 120 | MURO | 42.367 | 3 | 120.571
B-19388 NATIVA | 191 | IND. MURO 5000 GF | MUROS AP 2004-2005 TORRE 5 | 2026-05-15 | 6/12/2026 12:00:00 AM | 28 | 35 | 40.9 | 117 | MURO | 40.767 | 3 | 116.857
B-19388 NATIVA | 191 | IND. MURO 5000 GF | MUROS AP 2004-2005 TORRE 5 | 2026-05-15 | 6/12/2026 12:00:00 AM | 28 | 35 | 41.9 | 120 | MURO | 40.767 | 3 | 119.714
B-19388 NATIVA | 191 | IND. MURO 5000 GF | MUROS AP 2004-2005 TORRE 5 | 2026-05-15 | 6/12/2026 12:00:00 AM | 28 | 35 | 39.5 | 113 | MURO | 40.767 | 3 | 112.857
B-19388 NATIVA | 191 | IND. MURO 5000 GF | MUROS AP 2006-2007 TORRE 5 | 2026-05-19 | 6/16/2026 12:00:00 AM | 28 | 35 | 45.5 | 130 | MURO | 45.833 | 3 | 130
B-19388 NATIVA | 191 | IND. MURO 5000 GF | MUROS AP 2006-2007 TORRE 5 | 2026-05-19 | 6/16/2026 12:00:00 AM | 28 | 35 | 46.7 | 133 | MURO | 45.833 | 3 | 133.429
B-19388 NATIVA | 191 | IND. MURO 5000 GF | MUROS AP 2006-2007 TORRE 5 | 2026-05-19 | 6/16/2026 12:00:00 AM | 28 | 35 | 45.3 | 129 | MURO | 45.833 | 3 | 129.429
B-19388 NATIVA | 190.5 | TREMIE 4500 | TORRE 4 PILOTE 70 | 2025-03-29 | 4/26/2025 12:00:00 AM | 28 | 31 | 39.1 | 126 |  | 37.967 | 3 | 126.129
B-19388 NATIVA | 190.5 | TREMIE 4500 | TORRE 4 PILOTE 70 | 2025-03-29 | 4/26/2025 12:00:00 AM | 28 | 31 | 40.2 | 130 |  | 37.967 | 3 | 129.677
B-19388 NATIVA | 190.5 | TREMIE 4500 | TORRE 4 PILOTE 70 | 2025-03-29 | 4/26/2025 12:00:00 AM | 28 | 31 | 34.6 | 112 |  | 37.967 | 3 | 111.613
B-19388 NATIVA | 190.5 | TREMIE 4500 | TORRE 5 PILOTE 87 | 2025-03-31 | 4/28/2025 12:00:00 AM | 28 | 31 | 41.9 | 135 |  | 37.367 | 3 | 135.161
B-19388 NATIVA | 190.5 | TREMIE 4500 | TORRE 5 PILOTE 87 | 2025-03-31 | 4/28/2025 12:00:00 AM | 28 | 31 | 31.4 | 101 |  | 37.367 | 3 | 101.29
B-19388 NATIVA | 190.5 | TREMIE 4500 | TORRE 5 PILOTE 87 | 2025-03-31 | 4/28/2025 12:00:00 AM | 28 | 31 | 38.8 | 125 |  | 37.367 | 3 | 125.161
B-19388 NATIVA | 190.5 | TREMIE 4500 | TORRE 5 PILOTE 16 | 2025-04-01 | 4/29/2025 12:00:00 AM | 28 | 31 | 32.7 | 105 |  | 33.033 | 3 | 105.484
B-19388 NATIVA | 190.5 | TREMIE 4500 | TORRE 5 PILOTE 16 | 2025-04-01 | 4/29/2025 12:00:00 AM | 28 | 31 | 32.4 | 104 |  | 33.033 | 3 | 104.516
B-19388 NATIVA | 190.5 | TREMIE 4500 | TORRE 5 PILOTE 16 | 2025-04-01 | 4/29/2025 12:00:00 AM | 28 | 31 | 34 | 109 |  | 33.033 | 3 | 109.677
B-19388 NATIVA | 190.5 | TREMIE 4500 | TORRE 4 PILOTE 25 | 2025-04-02 | 4/30/2025 12:00:00 AM | 28 | 31 | 36.4 | 117 |  | 39.9 | 3 | 117.419
B-19388 NATIVA | 190.5 | TREMIE 4500 | TORRE 4 PILOTE 25 | 2025-04-02 | 4/30/2025 12:00:00 AM | 28 | 31 | 42.9 | 138 |  | 39.9 | 3 | 138.387
B-19388 NATIVA | 190.5 | TREMIE 4500 | TORRE 4 PILOTE 25 | 2025-04-02 | 4/30/2025 12:00:00 AM | 28 | 31 | 40.4 | 130 |  | 39.9 | 3 | 130.323
B-19388 NATIVA | 190.5 | TREMIE 4500 | TORRE 4 PILOTE 9 | 2025-04-03 | 5/1/2025 12:00:00 AM | 28 | 31 | 40.9 | 132 |  | 43.4 | 3 | 131.935
B-19388 NATIVA | 190.5 | TREMIE 4500 | TORRE 4 PILOTE 9 | 2025-04-03 | 5/1/2025 12:00:00 AM | 28 | 31 | 45 | 145 |  | 43.4 | 3 | 145.161
B-19388 NATIVA | 190.5 | TREMIE 4500 | TORRE 4 PILOTE 9 | 2025-04-03 | 5/1/2025 12:00:00 AM | 28 | 31 | 44.3 | 143 |  | 43.4 | 3 | 142.903
B-19388 NATIVA | 190.5 | TREMIE 4500 | TORRE 4 PILOTE 33 | 2025-04-04 | 5/2/2025 12:00:00 AM | 28 | 31 | 46.8 | 151 |  | 46.733 | 3 | 150.968
B-19388 NATIVA | 190.5 | TREMIE 4500 | TORRE 4 PILOTE 33 | 2025-04-04 | 5/2/2025 12:00:00 AM | 28 | 31 | 47.4 | 153 |  | 46.733 | 3 | 152.903
B-19388 NATIVA | 190.5 | TREMIE 4500 | TORRE 4 PILOTE 33 | 2025-04-04 | 5/2/2025 12:00:00 AM | 28 | 31 | 46 | 148 |  | 46.733 | 3 | 148.387
B-19388 NATIVA | 190.5 | TREMIE 4500 | TORRE 4 PILOTE 82 | 2025-04-05 | 5/3/2025 12:00:00 AM | 28 | 31 | 39.4 | 127 |  | 41.167 | 3 | 127.097
B-19388 NATIVA | 190.5 | TREMIE 4500 | TORRE 4 PILOTE 82 | 2025-04-05 | 5/3/2025 12:00:00 AM | 28 | 31 | 38.8 | 125 |  | 41.167 | 3 | 125.161
B-19388 NATIVA | 190.5 | TREMIE 4500 | TORRE 4 PILOTE 82 | 2025-04-05 | 5/3/2025 12:00:00 AM | 28 | 31 | 45.3 | 146 |  | 41.167 | 3 | 146.129
B-19388 NATIVA | 190.5 | TREMIE 4500 | PILOTE 72 TORRE 4 | 2025-04-07 | 5/5/2025 12:00:00 AM | 28 | 31 | 36.7 | 118 |  | 39 | 3 | 118.387
B-19388 NATIVA | 190.5 | TREMIE 4500 | PILOTE 72 TORRE 4 | 2025-04-07 | 5/5/2025 12:00:00 AM | 28 | 31 | 38.2 | 123 |  | 39 | 3 | 123.226
B-19388 NATIVA | 190.5 | TREMIE 4500 | PILOTE 72 TORRE 4 | 2025-04-07 | 5/5/2025 12:00:00 AM | 28 | 31 | 42.1 | 136 |  | 39 | 3 | 135.806
B-19388 NATIVA | 190.5 | TREMIE 4500 | PILOTE 46 TORRE 5 | 2025-04-08 | 5/6/2025 12:00:00 AM | 28 | 31 | 41.7 | 134 |  | 38.367 | 3 | 134.516
B-19388 NATIVA | 190.5 | TREMIE 4500 | PILOTE 46 TORRE 5 | 2025-04-08 | 5/6/2025 12:00:00 AM | 28 | 31 | 34.6 | 111 |  | 38.367 | 3 | 111.613
B-19388 NATIVA | 190.5 | TREMIE 4500 | PILOTE 46 TORRE 5 | 2025-04-08 | 5/6/2025 12:00:00 AM | 28 | 31 | 38.8 | 125 |  | 38.367 | 3 | 125.161
B-19388 NATIVA | 190.5 | TREMIE 4500 | PILOTE 64 TORRE 4 | 2025-04-08 | 5/6/2025 12:00:00 AM | 28 | 31 | 39.1 | 126 |  | 39.067 | 3 | 126.129
B-19388 NATIVA | 190.5 | TREMIE 4500 | PILOTE 64 TORRE 4 | 2025-04-08 | 5/6/2025 12:00:00 AM | 28 | 31 | 41.3 | 133 |  | 39.067 | 3 | 133.226
B-19388 NATIVA | 190.5 | TREMIE 4500 | PILOTE 64 TORRE 4 | 2025-04-08 | 5/6/2025 12:00:00 AM | 28 | 31 | 36.8 | 119 |  | 39.067 | 3 | 118.71
B-19388 NATIVA | 190.5 | TREMIE 4500 | PILOTE 51 TORRE 4 | 2025-04-09 | 5/7/2025 12:00:00 AM | 28 | 31 | 49.1 | 158 |  | 46.767 | 3 | 158.387
B-19388 NATIVA | 190.5 | TREMIE 4500 | PILOTE 51 TORRE 4 | 2025-04-09 | 5/7/2025 12:00:00 AM | 28 | 31 | 45.4 | 146 |  | 46.767 | 3 | 146.452
B-19388 NATIVA | 190.5 | TREMIE 4500 | PILOTE 51 TORRE 4 | 2025-04-09 | 5/7/2025 12:00:00 AM | 28 | 31 | 45.8 | 148 |  | 46.767 | 3 | 147.742
B-19388 NATIVA | 190.5 | TREMIE 4500 | PILOTE 15 TORRE 5 | 2025-04-09 | 5/7/2025 12:00:00 AM | 28 | 31 | 43.4 | 140 |  | 42.267 | 3 | 140
B-19388 NATIVA | 190.5 | TREMIE 4500 | PILOTE 15 TORRE 5 | 2025-04-09 | 5/7/2025 12:00:00 AM | 28 | 31 | 40.1 | 129 |  | 42.267 | 3 | 129.355
B-19388 NATIVA | 190.5 | TREMIE 4500 | PILOTE 15 TORRE 5 | 2025-04-09 | 5/7/2025 12:00:00 AM | 28 | 31 | 43.3 | 140 |  | 42.267 | 3 | 139.677
B-19388 NATIVA | 190.5 | TREMIE 4500 | PILOTE 11 TORRE 4 | 2025-04-10 | 5/8/2025 12:00:00 AM | 28 | 31 | 47.6 | 153 |  | 49.8 | 3 | 153.548
B-19388 NATIVA | 190.5 | TREMIE 4500 | PILOTE 11 TORRE 4 | 2025-04-10 | 5/8/2025 12:00:00 AM | 28 | 31 | 51.8 | 167 |  | 49.8 | 3 | 167.097
B-19388 NATIVA | 190.5 | TREMIE 4500 | PILOTE 11 TORRE 4 | 2025-04-10 | 5/8/2025 12:00:00 AM | 28 | 31 | 50 | 161 |  | 49.8 | 3 | 161.29
B-19388 NATIVA | 190.5 | TREMIE 4500 | PILOTE 24 TORRE 5 | 2025-04-10 | 5/8/2025 12:00:00 AM | 28 | 31 | 47.8 | 154 |  | 47.533 | 3 | 154.194
B-19388 NATIVA | 190.5 | TREMIE 4500 | PILOTE 24 TORRE 5 | 2025-04-10 | 5/8/2025 12:00:00 AM | 28 | 31 | 45.7 | 147 |  | 47.533 | 3 | 147.419
B-19388 NATIVA | 190.5 | TREMIE 4500 | PILOTE 24 TORRE 5 | 2025-04-10 | 5/8/2025 12:00:00 AM | 28 | 31 | 49.1 | 158 |  | 47.533 | 3 | 158.387
B-19388 NATIVA | 190.5 | TREMIE 4500 | PILOTE 13 TORRE 5 | 2025-04-11 | 5/9/2025 12:00:00 AM | 28 | 31 | 50.6 | 163 |  | 46.5 | 3 | 163.226
B-19388 NATIVA | 190.5 | TREMIE 4500 | PILOTE 13 TORRE 5 | 2025-04-11 | 5/9/2025 12:00:00 AM | 28 | 31 | 48.1 | 155 |  | 46.5 | 3 | 155.161
B-19388 NATIVA | 190.5 | TREMIE 4500 | PILOTE 13 TORRE 5 | 2025-04-11 | 5/9/2025 12:00:00 AM | 28 | 31 | 40.8 | 131 |  | 46.5 | 3 | 131.613
B-19388 NATIVA | 190.5 | TREMIE 4500 | PILOTE 68 TORRE 4 | 2025-04-11 | 5/9/2025 12:00:00 AM | 28 | 31 | 42.2 | 136 |  | 44.3 | 3 | 136.129
B-19388 NATIVA | 190.5 | TREMIE 4500 | PILOTE 68 TORRE 4 | 2025-04-11 | 5/9/2025 12:00:00 AM | 28 | 31 | 46.6 | 150 |  | 44.3 | 3 | 150.323
B-19388 NATIVA | 190.5 | TREMIE 4500 | PILOTE 68 TORRE 4 | 2025-04-11 | 5/9/2025 12:00:00 AM | 28 | 31 | 44.1 | 142 |  | 44.3 | 3 | 142.258
B-19388 NATIVA | 190.5 | TREMIE 4500 | PILOTE 91 TORRE 4 | 2025-04-12 | 5/10/2025 12:00:00 AM | 28 | 31 | 44.3 | 143 |  | 40.933 | 3 | 142.903
B-19388 NATIVA | 190.5 | TREMIE 4500 | PILOTE 91 TORRE 4 | 2025-04-12 | 5/10/2025 12:00:00 AM | 28 | 31 | 40 | 129 |  | 40.933 | 3 | 129.032
B-19388 NATIVA | 190.5 | TREMIE 4500 | PILOTE 91 TORRE 4 | 2025-04-12 | 5/10/2025 12:00:00 AM | 28 | 31 | 38.5 | 124 |  | 40.933 | 3 | 124.194
B-19388 NATIVA | 190.5 | TREMIE 4500 | PILOTE 32 TORRE 4 | 2025-04-14 | 5/12/2025 12:00:00 AM | 28 | 31 | 38.3 | 123 |  | 40.967 | 3 | 123.548
B-19388 NATIVA | 190.5 | TREMIE 4500 | PILOTE 32 TORRE 4 | 2025-04-14 | 5/12/2025 12:00:00 AM | 28 | 31 | 42 | 135 |  | 40.967 | 3 | 135.484
B-19388 NATIVA | 190.5 | TREMIE 4500 | PILOTE 32 TORRE 4 | 2025-04-14 | 5/12/2025 12:00:00 AM | 28 | 31 | 42.6 | 137 |  | 40.967 | 3 | 137.419
B-19388 NATIVA | 190.5 | TREMIE 4500 | PILOTE 28 TORRE 4 | 2025-04-15 | 5/13/2025 12:00:00 AM | 28 | 31 | 37.8 | 122 |  | 36.733 | 3 | 121.935
B-19388 NATIVA | 190.5 | TREMIE 4500 | PILOTE 28 TORRE 4 | 2025-04-15 | 5/13/2025 12:00:00 AM | 28 | 31 | 36 | 116 |  | 36.733 | 3 | 116.129
B-19388 NATIVA | 190.5 | TREMIE 4500 | PILOTE 28 TORRE 4 | 2025-04-15 | 5/13/2025 12:00:00 AM | 28 | 31 | 36.4 | 117 |  | 36.733 | 3 | 117.419
B-19388 NATIVA | 190.5 | TREMIE 4500 | PILOTE 81 TORRE 5 | 2025-04-21 | 5/19/2025 12:00:00 AM | 28 | 31 | 30.6 | 99 |  | 31.75 | 6 | 98.71
B-19388 NATIVA | 190.5 | TREMIE 4500 | PILOTE 81 TORRE 5 | 2025-04-21 | 5/19/2025 12:00:00 AM | 28 | 31 | 32.8 | 106 |  | 31.75 | 6 | 105.806
B-19388 NATIVA | 190.5 | TREMIE 4500 | PILOTE 81 TORRE 5 | 2025-04-21 | 5/19/2025 12:00:00 AM | 28 | 31 | 32.7 | 105 |  | 31.75 | 6 | 105.484
B-19388 NATIVA | 190.5 | TREMIE 4500 | PILOTE 23 TORRE 4 | 2025-04-22 | 5/20/2025 12:00:00 AM | 28 | 31 | 34.2 | 110 |  | 34.733 | 3 | 110.323
B-19388 NATIVA | 190.5 | TREMIE 4500 | PILOTE 23 TORRE 4 | 2025-04-22 | 5/20/2025 12:00:00 AM | 28 | 31 | 35.5 | 114 |  | 34.733 | 3 | 114.516
B-19388 NATIVA | 190.5 | TREMIE 4500 | PILOTE 23 TORRE 4 | 2025-04-22 | 5/20/2025 12:00:00 AM | 28 | 31 | 34.5 | 111 |  | 34.733 | 3 | 111.29
B-19388 NATIVA | 190.5 | TREMIE 4500 | PILOTE 35 TORRE 5 | 2025-04-23 | 5/21/2025 12:00:00 AM | 28 | 31 | 38.6 | 124 |  | 36 | 3 | 124.516
B-19388 NATIVA | 190.5 | TREMIE 4500 | PILOTE 35 TORRE 5 | 2025-04-23 | 5/21/2025 12:00:00 AM | 28 | 31 | 42.6 | 137 |  | 36 | 3 | 137.419
B-19388 NATIVA | 190.5 | TREMIE 4500 | PILOTE 35 TORRE 5 | 2025-04-23 | 5/21/2025 12:00:00 AM | 28 | 31 | 26.8 | 86 |  | 36 | 3 | 86.452
B-19388 NATIVA | 190.5 | TREMIE 4500 | PILOTE 49 TORRE 4 | 2025-04-25 | 5/23/2025 12:00:00 AM | 28 | 31 | 34.3 | 111 |  | 33.633 | 3 | 110.645
B-19388 NATIVA | 190.5 | TREMIE 4500 | PILOTE 49 TORRE 4 | 2025-04-25 | 5/23/2025 12:00:00 AM | 28 | 31 | 29.6 | 95 |  | 33.633 | 3 | 95.484
B-19388 NATIVA | 190.5 | TREMIE 4500 | PILOTE 49 TORRE 4 | 2025-04-25 | 5/23/2025 12:00:00 AM | 28 | 31 | 37 | 119 |  | 33.633 | 3 | 119.355
B-19388 NATIVA | 190.5 | TREMIE 4500 | PILOTE 18 TORRE 5 | 2025-04-25 | 5/23/2025 12:00:00 AM | 28 | 31 | 34.2 | 110 |  | 32.767 | 3 | 110.323
B-19388 NATIVA | 190.5 | TREMIE 4500 | PILOTE 18 TORRE 5 | 2025-04-25 | 5/23/2025 12:00:00 AM | 28 | 31 | 29.5 | 95 |  | 32.767 | 3 | 95.161
B-19388 NATIVA | 190.5 | TREMIE 4500 | PILOTE 18 TORRE 5 | 2025-04-25 | 5/23/2025 12:00:00 AM | 28 | 31 | 34.6 | 111 |  | 32.767 | 3 | 111.613
B-19388 NATIVA | 190.5 | TREMIE 4500 | PILOTE 57 TORRE 5 | 2025-04-26 | 5/24/2025 12:00:00 AM | 28 | 31 | 26.3 | 85 |  | 34.567 | 3 | 84.839
B-19388 NATIVA | 190.5 | TREMIE 4500 | PILOTE 57 TORRE 5 | 2025-04-26 | 5/24/2025 12:00:00 AM | 28 | 31 | 40 | 129 |  | 34.567 | 3 | 129.032
B-19388 NATIVA | 190.5 | TREMIE 4500 | PILOTE 57 TORRE 5 | 2025-04-26 | 5/24/2025 12:00:00 AM | 28 | 31 | 37.4 | 121 |  | 34.567 | 3 | 120.645
B-19388 NATIVA | 190.5 | TREMIE 4500 | PILOTES 34 TORRE 4 Y 29 TORRE 5 | 2025-04-28 | 5/26/2025 12:00:00 AM | 28 | 31 | 29.7 | 96 |  | 26.333 | 3 | 95.806
B-19388 NATIVA | 190.5 | TREMIE 4500 | PILOTES 34 TORRE 4 Y 29 TORRE 5 | 2025-04-28 | 5/26/2025 12:00:00 AM | 28 | 31 | 26.2 | 84 |  | 26.333 | 3 | 84.516
B-19388 NATIVA | 190.5 | TREMIE 4500 | PILOTES 34 TORRE 4 Y 29 TORRE 5 | 2025-04-28 | 5/26/2025 12:00:00 AM | 28 | 31 | 23.1 | 74 |  | 26.333 | 3 | 74.516
B-19388 NATIVA | 190.5 | TREMIE 4500 | PILOTE 16 TORRE 4 | 2025-04-24 | 5/22/2025 12:00:00 AM | 28 | 31 | 42.3 | 136 |  | 39.333 | 3 | 136.452
B-19388 NATIVA | 190.5 | TREMIE 4500 | PILOTE 16 TORRE 4 | 2025-04-24 | 5/22/2025 12:00:00 AM | 28 | 31 | 34.4 | 111 |  | 39.333 | 3 | 110.968
B-19388 NATIVA | 190.5 | TREMIE 4500 | PILOTE 16 TORRE 4 | 2025-04-24 | 5/22/2025 12:00:00 AM | 28 | 31 | 41.3 | 133 |  | 39.333 | 3 | 133.226
B-19388 NATIVA | 190.5 | TREMIE 4500 | PILOTE 72 TORRE 5 | 2025-04-24 | 5/22/2025 12:00:00 AM | 28 | 31 | 34.8 | 112 |  | 39.933 | 3 | 112.258
B-19388 NATIVA | 190.5 | TREMIE 4500 | PILOTE 72 TORRE 5 | 2025-04-24 | 5/22/2025 12:00:00 AM | 28 | 31 | 40.6 | 131 |  | 39.933 | 3 | 130.968
B-19388 NATIVA | 190.5 | TREMIE 4500 | PILOTE 72 TORRE 5 | 2025-04-24 | 5/22/2025 12:00:00 AM | 28 | 31 | 44.4 | 143 |  | 39.933 | 3 | 143.226
B-19388 NATIVA | 190.5 | TREMIE 4500 | PILOTE 79 TORRE 5 | 2025-04-29 | 5/27/2025 12:00:00 AM | 28 | 31 | 43.2 | 139 |  | 41.733 | 3 | 139.355
B-19388 NATIVA | 190.5 | TREMIE 4500 | PILOTE 79 TORRE 5 | 2025-04-29 | 5/27/2025 12:00:00 AM | 28 | 31 | 39 | 126 |  | 41.733 | 3 | 125.806
B-19388 NATIVA | 190.5 | TREMIE 4500 | PILOTE 79 TORRE 5 | 2025-04-29 | 5/27/2025 12:00:00 AM | 28 | 31 | 43 | 139 |  | 41.733 | 3 | 138.71
B-19388 NATIVA | 190.5 | TREMIE 4500 | PILOTE 24 TORRE 4 | 2025-04-29 | 5/27/2025 12:00:00 AM | 28 | 31 | 43.9 | 141 |  | 41.5 | 3 | 141.613
B-19388 NATIVA | 190.5 | TREMIE 4500 | PILOTE 24 TORRE 4 | 2025-04-29 | 5/27/2025 12:00:00 AM | 28 | 31 | 40.5 | 130 |  | 41.5 | 3 | 130.645
B-19388 NATIVA | 190.5 | TREMIE 4500 | PILOTE 24 TORRE 4 | 2025-04-29 | 5/27/2025 12:00:00 AM | 28 | 31 | 40.1 | 129 |  | 41.5 | 3 | 129.355
B-19388 NATIVA | 190.5 | TREMIE 4500 | PILOTE 84 TORRE 5 | 2025-04-30 | 5/28/2025 12:00:00 AM | 28 | 31 | 33.8 | 109 |  | 33.2 | 3 | 109.032
B-19388 NATIVA | 190.5 | TREMIE 4500 | PILOTE 84 TORRE 5 | 2025-04-30 | 5/28/2025 12:00:00 AM | 28 | 31 | 30.8 | 99 |  | 33.2 | 3 | 99.355
B-19388 NATIVA | 190.5 | TREMIE 4500 | PILOTE 84 TORRE 5 | 2025-04-30 | 5/28/2025 12:00:00 AM | 28 | 31 | 35 | 113 |  | 33.2 | 3 | 112.903
B-19388 NATIVA | 190.5 | TREMIE 4500 | PILOTE 63 TORRE 4 | 2025-04-30 | 5/28/2025 12:00:00 AM | 28 | 31 | 28.5 | 92 |  | 31.667 | 3 | 91.935
B-19388 NATIVA | 190.5 | TREMIE 4500 | PILOTE 63 TORRE 4 | 2025-04-30 | 5/28/2025 12:00:00 AM | 28 | 31 | 31.7 | 102 |  | 31.667 | 3 | 102.258
B-19388 NATIVA | 190.5 | TREMIE 4500 | PILOTE 63 TORRE 4 | 2025-04-30 | 5/28/2025 12:00:00 AM | 28 | 31 | 34.8 | 112 |  | 31.667 | 3 | 112.258
B-19388 NATIVA | 190.5 | TREMIE 4500 | PILOTE 36 TORRE 5 | 2025-04-28 | 5/26/2025 12:00:00 AM | 28 | 31 | 33.1 | 106 |  | 33 | 3 | 106.774
B-19388 NATIVA | 190.5 | TREMIE 4500 | PILOTE 36 TORRE 5 | 2025-04-28 | 5/26/2025 12:00:00 AM | 28 | 31 | 31.7 | 102 |  | 33 | 3 | 102.258
B-19388 NATIVA | 190.5 | TREMIE 4500 | PILOTE 36 TORRE 5 | 2025-04-28 | 5/26/2025 12:00:00 AM | 28 | 31 | 34.2 | 110 |  | 33 | 3 | 110.323
B-19388 NATIVA | 190.5 | TREMIE 4500 | PILOTE 59 TORRE 4 | 2025-05-02 | 5/30/2025 12:00:00 AM | 28 | 31 | 42.5 | 137 |  | 40.467 | 3 | 137.097
B-19388 NATIVA | 190.5 | TREMIE 4500 | PILOTE 59 TORRE 4 | 2025-05-02 | 5/30/2025 12:00:00 AM | 28 | 31 | 37.6 | 121 |  | 40.467 | 3 | 121.29
B-19388 NATIVA | 190.5 | TREMIE 4500 | PILOTE 59 TORRE 4 | 2025-05-02 | 5/30/2025 12:00:00 AM | 28 | 31 | 41.3 | 133 |  | 40.467 | 3 | 133.226
B-19388 NATIVA | 190.5 | TREMIE 4500 | PILOTE 43 TORRE 5 | 2025-05-02 | 5/30/2025 12:00:00 AM | 28 | 31 | 34.2 | 110 |  | 33 | 3 | 110.323
B-19388 NATIVA | 190.5 | TREMIE 4500 | PILOTE 43 TORRE 5 | 2025-05-02 | 5/30/2025 12:00:00 AM | 28 | 31 | 30.7 | 99 |  | 33 | 3 | 99.032
B-19388 NATIVA | 190.5 | TREMIE 4500 | PILOTE 43 TORRE 5 | 2025-05-02 | 5/30/2025 12:00:00 AM | 28 | 31 | 34.1 | 110 |  | 33 | 3 | 110
B-19388 NATIVA | 190.5 | TREMIE 4500 | PILOTE 20 TORRE 4 | 2025-05-03 | 5/31/2025 12:00:00 AM | 28 | 31 | 37 | 119 |  | 37.067 | 3 | 119.355
B-19388 NATIVA | 190.5 | TREMIE 4500 | PILOTE 20 TORRE 4 | 2025-05-03 | 5/31/2025 12:00:00 AM | 28 | 31 | 37.1 | 120 |  | 37.067 | 3 | 119.677
B-19388 NATIVA | 190.5 | TREMIE 4500 | PILOTE 20 TORRE 4 | 2025-05-03 | 5/31/2025 12:00:00 AM | 28 | 31 | 37.1 | 120 |  | 37.067 | 3 | 119.677
B-19388 NATIVA | 190.5 | TREMIE 4500 | PILOTE 58 TORRE 4 | 2025-05-05 | 6/2/2025 12:00:00 AM | 28 | 31 | 32.7 | 105 |  | 34.3 | 3 | 105.484
B-19388 NATIVA | 190.5 | TREMIE 4500 | PILOTE 58 TORRE 4 | 2025-05-05 | 6/2/2025 12:00:00 AM | 28 | 31 | 35 | 113 |  | 34.3 | 3 | 112.903
B-19388 NATIVA | 190.5 | TREMIE 4500 | PILOTE 58 TORRE 4 | 2025-05-05 | 6/2/2025 12:00:00 AM | 28 | 31 | 35.2 | 113 |  | 34.3 | 3 | 113.548
B-19388 NATIVA | 190.5 | TREMIE 4500 | PILOTE 53 TORRE 5 | 2025-05-05 | 6/2/2025 12:00:00 AM | 28 | 31 | 37.9 | 122 |  | 35.167 | 3 | 122.258
B-19388 NATIVA | 190.5 | TREMIE 4500 | PILOTE 53 TORRE 5 | 2025-05-05 | 6/2/2025 12:00:00 AM | 28 | 31 | 31.7 | 102 |  | 35.167 | 3 | 102.258
B-19388 NATIVA | 190.5 | TREMIE 4500 | PILOTE 53 TORRE 5 | 2025-05-05 | 6/2/2025 12:00:00 AM | 28 | 31 | 35.9 | 116 |  | 35.167 | 3 | 115.806
B-19388 NATIVA | 190.5 | TREMIE 4500 | PILOTE 52 TORRE 4 | 2025-05-06 | 6/3/2025 12:00:00 AM | 28 | 31 | 43.8 | 141 |  | 41.7 | 3 | 141.29
B-19388 NATIVA | 190.5 | TREMIE 4500 | PILOTE 52 TORRE 4 | 2025-05-06 | 6/3/2025 12:00:00 AM | 28 | 31 | 44.6 | 144 |  | 41.7 | 3 | 143.871
B-19388 NATIVA | 190.5 | TREMIE 4500 | PILOTE 52 TORRE 4 | 2025-05-06 | 6/3/2025 12:00:00 AM | 28 | 31 | 36.7 | 118 |  | 41.7 | 3 | 118.387
B-19388 NATIVA | 190.5 | TREMIE 4500 | PILOTES 3 TORRE 4 Y 86 TORRE 5 | 2025-05-06 | 6/3/2025 12:00:00 AM | 28 | 31 | 21.4 | 69 |  | 29.167 | 3 | 69.032
B-19388 NATIVA | 190.5 | TREMIE 4500 | PILOTES 3 TORRE 4 Y 86 TORRE 5 | 2025-05-06 | 6/3/2025 12:00:00 AM | 28 | 31 | 31.7 | 102 |  | 29.167 | 3 | 102.258
B-19388 NATIVA | 190.5 | TREMIE 4500 | PILOTES 3 TORRE 4 Y 86 TORRE 5 | 2025-05-06 | 6/3/2025 12:00:00 AM | 28 | 31 | 34.4 | 111 |  | 29.167 | 3 | 110.968
B-19388 NATIVA | 190.5 | TREMIE 4500 | PILOTE 76 TORRE 5 | 2025-05-07 | 6/4/2025 12:00:00 AM | 28 | 31 | 43.8 | 141 |  | 41.267 | 3 | 141.29
B-19388 NATIVA | 190.5 | TREMIE 4500 | PILOTE 76 TORRE 5 | 2025-05-07 | 6/4/2025 12:00:00 AM | 28 | 31 | 38.1 | 123 |  | 41.267 | 3 | 122.903
B-19388 NATIVA | 190.5 | TREMIE 4500 | PILOTE 76 TORRE 5 | 2025-05-07 | 6/4/2025 12:00:00 AM | 28 | 31 | 41.9 | 135 |  | 41.267 | 3 | 135.161
B-19388 NATIVA | 190.5 | TREMIE 4500 | PILOTE 42 TORRE 4 | 2025-05-07 | 6/4/2025 12:00:00 AM | 28 | 31 | 40.5 | 130 |  | 41.867 | 3 | 130.645
B-19388 NATIVA | 190.5 | TREMIE 4500 | PILOTE 42 TORRE 4 | 2025-05-07 | 6/4/2025 12:00:00 AM | 28 | 31 | 39.3 | 127 |  | 41.867 | 3 | 126.774
B-19388 NATIVA | 190.5 | TREMIE 4500 | PILOTE 42 TORRE 4 | 2025-05-07 | 6/4/2025 12:00:00 AM | 28 | 31 | 45.8 | 148 |  | 41.867 | 3 | 147.742
B-19388 NATIVA | 190.5 | TREMIE 4500 | PILOTE 58 TORRE 5 | 2025-05-08 | 6/5/2025 12:00:00 AM | 28 | 31 | 36.8 | 119 |  | 35.9 | 3 | 118.71
B-19388 NATIVA | 190.5 | TREMIE 4500 | PILOTE 58 TORRE 5 | 2025-05-08 | 6/5/2025 12:00:00 AM | 28 | 31 | 33 | 106 |  | 35.9 | 3 | 106.452
B-19388 NATIVA | 190.5 | TREMIE 4500 | PILOTE 58 TORRE 5 | 2025-05-08 | 6/5/2025 12:00:00 AM | 28 | 31 | 37.9 | 122 |  | 35.9 | 3 | 122.258
B-19388 NATIVA | 190.5 | TREMIE 4500 | PILOTE 62 TORRE 5 | 2025-05-09 | 6/6/2025 12:00:00 AM | 28 | 31 | 31.9 | 103 |  | 29.767 | 3 | 102.903
B-19388 NATIVA | 190.5 | TREMIE 4500 | PILOTE 62 TORRE 5 | 2025-05-09 | 6/6/2025 12:00:00 AM | 28 | 31 | 25.3 | 81 |  | 29.767 | 3 | 81.613
B-19388 NATIVA | 190.5 | TREMIE 4500 | PILOTE 62 TORRE 5 | 2025-05-09 | 6/6/2025 12:00:00 AM | 28 | 31 | 32.1 | 103 |  | 29.767 | 3 | 103.548
B-19388 NATIVA | 190.5 | TREMIE 4500 | PILOTE 2 TORRE 4 | 2025-05-09 | 6/6/2025 12:00:00 AM | 28 | 31 | 38.5 | 124 |  | 36.6 | 3 | 124.194
B-19388 NATIVA | 190.5 | TREMIE 4500 | PILOTE 2 TORRE 4 | 2025-05-09 | 6/6/2025 12:00:00 AM | 28 | 31 | 36.4 | 117 |  | 36.6 | 3 | 117.419
B-19388 NATIVA | 190.5 | TREMIE 4500 | PILOTE 2 TORRE 4 | 2025-05-09 | 6/6/2025 12:00:00 AM | 28 | 31 | 34.9 | 112 |  | 36.6 | 3 | 112.581
B-19388 NATIVA | 190.5 | TREMIE 4500 | PILOTE 82 TORRE 5 | 2025-05-10 | 6/7/2025 12:00:00 AM | 28 | 31 | 31.5 | 101 |  | 33.167 | 3 | 101.613
B-19388 NATIVA | 190.5 | TREMIE 4500 | PILOTE 82 TORRE 5 | 2025-05-10 | 6/7/2025 12:00:00 AM | 28 | 31 | 36.2 | 116 |  | 33.167 | 3 | 116.774
B-19388 NATIVA | 190.5 | TREMIE 4500 | PILOTE 82 TORRE 5 | 2025-05-10 | 6/7/2025 12:00:00 AM | 28 | 31 | 31.8 | 102 |  | 33.167 | 3 | 102.581
B-19388 NATIVA | 190.5 | TREMIE 4500 | PILOTES 62 TORRE 4 Y 17 TORRE 5 | 2025-05-12 | 6/9/2025 12:00:00 AM | 28 | 31 | 28.4 | 92 |  | 27.667 | 3 | 91.613
B-19388 NATIVA | 190.5 | TREMIE 4500 | PILOTES 62 TORRE 4 Y 17 TORRE 5 | 2025-05-12 | 6/9/2025 12:00:00 AM | 28 | 31 | 28.1 | 90 |  | 27.667 | 3 | 90.645
B-19388 NATIVA | 190.5 | TREMIE 4500 | PILOTES 62 TORRE 4 Y 17 TORRE 5 | 2025-05-12 | 6/9/2025 12:00:00 AM | 28 | 31 | 26.5 | 85 |  | 27.667 | 3 | 85.484
B-19388 NATIVA | 190.5 | TREMIE 4500 | PILOTE 12 TORRE 5 | 2025-05-13 | 6/10/2025 12:00:00 AM | 28 | 31 | 38.3 | 124 |  | 38.367 | 3 | 123.548
B-19388 NATIVA | 190.5 | TREMIE 4500 | PILOTE 12 TORRE 5 | 2025-05-13 | 6/10/2025 12:00:00 AM | 28 | 31 | 38.9 | 125 |  | 38.367 | 3 | 125.484
B-19388 NATIVA | 190.5 | TREMIE 4500 | PILOTE 12 TORRE 5 | 2025-05-13 | 6/10/2025 12:00:00 AM | 28 | 31 | 37.9 | 122 |  | 38.367 | 3 | 122.258
B-19388 NATIVA | 190.5 | TREMIE 4500 | PILOTE 76 TORRE 4 | 2025-05-14 | 6/11/2025 12:00:00 AM | 28 | 31 | 37.7 | 121 |  | 39.2 | 3 | 121.613
B-19388 NATIVA | 190.5 | TREMIE 4500 | PILOTE 76 TORRE 4 | 2025-05-14 | 6/11/2025 12:00:00 AM | 28 | 31 | 38.2 | 123 |  | 39.2 | 3 | 123.226
B-19388 NATIVA | 190.5 | TREMIE 4500 | PILOTE 76 TORRE 4 | 2025-05-14 | 6/11/2025 12:00:00 AM | 28 | 31 | 41.7 | 134 |  | 39.2 | 3 | 134.516
B-19388 NATIVA | 190.5 | TREMIE 4500 | PILOTE 8 TORRE 5 | 2025-05-14 | 6/11/2025 12:00:00 AM | 28 | 31 | 32.8 | 106 |  | 33.767 | 3 | 105.806
B-19388 NATIVA | 190.5 | TREMIE 4500 | PILOTE 8 TORRE 5 | 2025-05-14 | 6/11/2025 12:00:00 AM | 28 | 31 | 32.4 | 104 |  | 33.767 | 3 | 104.516
B-19388 NATIVA | 190.5 | TREMIE 4500 | PILOTE 8 TORRE 5 | 2025-05-14 | 6/11/2025 12:00:00 AM | 28 | 31 | 36.1 | 116 |  | 33.767 | 3 | 116.452
B-19388 NATIVA | 190.5 | TREMIE 4500 | PILOTE 87 TORRE 4 | 2025-05-08 | 6/5/2025 12:00:00 AM | 28 | 31 | 34.3 | 110 |  | 34.467 | 3 | 110.645
B-19388 NATIVA | 190.5 | TREMIE 4500 | PILOTE 87 TORRE 4 | 2025-05-08 | 6/5/2025 12:00:00 AM | 28 | 31 | 33.3 | 107 |  | 34.467 | 3 | 107.419
B-19388 NATIVA | 190.5 | TREMIE 4500 | PILOTE 87 TORRE 4 | 2025-05-08 | 6/5/2025 12:00:00 AM | 28 | 31 | 35.8 | 115 |  | 34.467 | 3 | 115.484
B-19388 NATIVA | 190.5 | TREMIE 4500 | PILOTE 67 TORRE 5 | 2025-05-16 | 6/13/2025 12:00:00 AM | 28 | 31 | 39.5 | 127 |  | 39.5 | 3 | 127.419
B-19388 NATIVA | 190.5 | TREMIE 4500 | PILOTE 67 TORRE 5 | 2025-05-16 | 6/13/2025 12:00:00 AM | 28 | 31 | 42.7 | 138 |  | 39.5 | 3 | 137.742
B-19388 NATIVA | 190.5 | TREMIE 4500 | PILOTE 67 TORRE 5 | 2025-05-16 | 6/13/2025 12:00:00 AM | 28 | 31 | 36.3 | 117 |  | 39.5 | 3 | 117.097
B-19388 NATIVA | 190.5 | TREMIE 4500 | PILOTE 73 TORRE 5 | 2025-05-17 | 6/14/2025 12:00:00 AM | 28 | 31 | 35.7 | 115 |  | 35.7 | 3 | 115.161
B-19388 NATIVA | 190.5 | TREMIE 4500 | PILOTE 73 TORRE 5 | 2025-05-17 | 6/14/2025 12:00:00 AM | 28 | 31 | 37.6 | 121 |  | 35.7 | 3 | 121.29
B-19388 NATIVA | 190.5 | TREMIE 4500 | PILOTE 73 TORRE 5 | 2025-05-17 | 6/14/2025 12:00:00 AM | 28 | 31 | 33.8 | 109 |  | 35.7 | 3 | 109.032
B-19388 NATIVA | 190.5 | TREMIE 4500 | PILOTE 38 TORRE 4 | 2025-05-16 | 6/13/2025 12:00:00 AM | 28 | 31 | 33.5 | 108 |  | 36.433 | 3 | 108.065
B-19388 NATIVA | 190.5 | TREMIE 4500 | PILOTE 38 TORRE 4 | 2025-05-16 | 6/13/2025 12:00:00 AM | 28 | 31 | 39.6 | 127 |  | 36.433 | 3 | 127.742
B-19388 NATIVA | 190.5 | TREMIE 4500 | PILOTE 38 TORRE 4 | 2025-05-16 | 6/13/2025 12:00:00 AM | 28 | 31 | 36.2 | 117 |  | 36.433 | 3 | 116.774
B-19388 NATIVA | 190.5 | TREMIE 4500 | PILOTES 55 Y 90 TORRE 4 | 2025-05-19 | 6/16/2025 12:00:00 AM | 28 | 31 | 40.5 | 130 |  | 39.167 | 3 | 130.645
B-19388 NATIVA | 190.5 | TREMIE 4500 | PILOTES 55 Y 90 TORRE 4 | 2025-05-19 | 6/16/2025 12:00:00 AM | 28 | 31 | 38.6 | 124 |  | 39.167 | 3 | 124.516
B-19388 NATIVA | 190.5 | TREMIE 4500 | PILOTES 55 Y 90 TORRE 4 | 2025-05-19 | 6/16/2025 12:00:00 AM | 28 | 31 | 38.4 | 124 |  | 39.167 | 3 | 123.871
B-19388 NATIVA | 190.5 | TREMIE 4500 | PILOTE 19 TORRE 4 | 2025-05-15 | 6/12/2025 12:00:00 AM | 28 | 31 | 31.9 | 103 |  | 31.233 | 3 | 102.903
B-19388 NATIVA | 190.5 | TREMIE 4500 | PILOTE 19 TORRE 4 | 2025-05-15 | 6/12/2025 12:00:00 AM | 28 | 31 | 31.3 | 101 |  | 31.233 | 3 | 100.968
B-19388 NATIVA | 190.5 | TREMIE 4500 | PILOTE 19 TORRE 4 | 2025-05-15 | 6/12/2025 12:00:00 AM | 28 | 31 | 30.5 | 98 |  | 31.233 | 3 | 98.387
B-19388 NATIVA | 190.5 | TREMIE 4500 | PILOTE 83 TORRE 5 | 2025-05-16 | 6/13/2025 12:00:00 AM | 28 | 31 | 39.2 | 126 |  | 38.933 | 3 | 126.452
B-19388 NATIVA | 190.5 | TREMIE 4500 | PILOTE 83 TORRE 5 | 2025-05-16 | 6/13/2025 12:00:00 AM | 28 | 31 | 38.1 | 123 |  | 38.933 | 3 | 122.903
B-19388 NATIVA | 190.5 | TREMIE 4500 | PILOTE 83 TORRE 5 | 2025-05-16 | 6/13/2025 12:00:00 AM | 28 | 31 | 39.5 | 127 |  | 38.933 | 3 | 127.419
B-19388 NATIVA | 190.5 | TREMIE 4500 | PILOTE 9 TORRE 5 | 2025-05-20 | 6/17/2025 12:00:00 AM | 28 | 31 | 34.9 | 112 |  | 34.7 | 3 | 112.581
B-19388 NATIVA | 190.5 | TREMIE 4500 | PILOTE 9 TORRE 5 | 2025-05-20 | 6/17/2025 12:00:00 AM | 28 | 31 | 34.8 | 112 |  | 34.7 | 3 | 112.258
B-19388 NATIVA | 190.5 | TREMIE 4500 | PILOTE 9 TORRE 5 | 2025-05-20 | 6/17/2025 12:00:00 AM | 28 | 31 | 34.4 | 111 |  | 34.7 | 3 | 110.968
B-19388 NATIVA | 190.5 | TREMIE 4500 | PILOTES 40 TORRE 5 Y 44 TORRE 4 | 2025-05-20 | 6/17/2025 12:00:00 AM | 28 | 31 | 28.6 | 92 |  | 29.367 | 3 | 92.258
B-19388 NATIVA | 190.5 | TREMIE 4500 | PILOTES 40 TORRE 5 Y 44 TORRE 4 | 2025-05-20 | 6/17/2025 12:00:00 AM | 28 | 31 | 28.5 | 92 |  | 29.367 | 3 | 91.935
B-19388 NATIVA | 190.5 | TREMIE 4500 | PILOTES 40 TORRE 5 Y 44 TORRE 4 | 2025-05-20 | 6/17/2025 12:00:00 AM | 28 | 31 | 31 | 100 |  | 29.367 | 3 | 100
B-19388 NATIVA | 190.5 | TREMIE 4500 | PILOTE 19 TORRE 5 | 2025-05-21 | 6/18/2025 12:00:00 AM | 28 | 31 | 33.5 | 108 |  | 35.133 | 3 | 108.065
B-19388 NATIVA | 190.5 | TREMIE 4500 | PILOTE 19 TORRE 5 | 2025-05-21 | 6/18/2025 12:00:00 AM | 28 | 31 | 36 | 116 |  | 35.133 | 3 | 116.129
B-19388 NATIVA | 190.5 | TREMIE 4500 | PILOTE 19 TORRE 5 | 2025-05-21 | 6/18/2025 12:00:00 AM | 28 | 31 | 35.9 | 116 |  | 35.133 | 3 | 115.806
B-19388 NATIVA | 190.5 | TREMIE 4500 | PILOTE 7 TORRE 5 | 2025-05-21 | 6/18/2025 12:00:00 AM | 28 | 31 | 31.1 | 100 |  | 31.1 | 3 | 100.323
B-19388 NATIVA | 190.5 | TREMIE 4500 | PILOTE 7 TORRE 5 | 2025-05-21 | 6/18/2025 12:00:00 AM | 28 | 31 | 31.1 | 100 |  | 31.1 | 3 | 100.323
B-19388 NATIVA | 190.5 | TREMIE 4500 | PILOTE 7 TORRE 5 | 2025-05-21 | 6/18/2025 12:00:00 AM | 28 | 31 | 31.1 | 100 |  | 31.1 | 3 | 100.323
B-19388 NATIVA | 190.5 | TREMIE 4500 | PILOTE 35 TORRE 4 | 2025-05-22 | 6/19/2025 12:00:00 AM | 28 | 31 | 33.6 | 108 |  | 34.3 | 3 | 108.387
B-19388 NATIVA | 190.5 | TREMIE 4500 | PILOTE 35 TORRE 4 | 2025-05-22 | 6/19/2025 12:00:00 AM | 28 | 31 | 35.2 | 113 |  | 34.3 | 3 | 113.548
B-19388 NATIVA | 190.5 | TREMIE 4500 | PILOTE 35 TORRE 4 | 2025-05-22 | 6/19/2025 12:00:00 AM | 28 | 31 | 34.1 | 110 |  | 34.3 | 3 | 110
B-19388 NATIVA | 190.5 | TREMIE 4500 | PILOTES 60 TORRE 4 Y 75 TORRE 5 | 2025-05-22 | 6/19/2025 12:00:00 AM | 28 | 31 | 26.6 | 86 |  | 28.667 | 3 | 85.806
B-19388 NATIVA | 190.5 | TREMIE 4500 | PILOTES 60 TORRE 4 Y 75 TORRE 5 | 2025-05-22 | 6/19/2025 12:00:00 AM | 28 | 31 | 30.7 | 99 |  | 28.667 | 3 | 99.032
B-19388 NATIVA | 190.5 | TREMIE 4500 | PILOTES 60 TORRE 4 Y 75 TORRE 5 | 2025-05-22 | 6/19/2025 12:00:00 AM | 28 | 31 | 28.7 | 93 |  | 28.667 | 3 | 92.581
B-19388 NATIVA | 190.5 | TREMIE 4500 | PILOTES 10 TORRE 4 Y 69 TORRE 5 | 2025-05-23 | 6/20/2025 12:00:00 AM | 28 | 31 | 32.1 | 104 |  | 30.7 | 3 | 103.548
B-19388 NATIVA | 190.5 | TREMIE 4500 | PILOTES 10 TORRE 4 Y 69 TORRE 5 | 2025-05-23 | 6/20/2025 12:00:00 AM | 28 | 31 | 31.4 | 101 |  | 30.7 | 3 | 101.29
B-19388 NATIVA | 190.5 | TREMIE 4500 | PILOTES 10 TORRE 4 Y 69 TORRE 5 | 2025-05-23 | 6/20/2025 12:00:00 AM | 28 | 31 | 28.6 | 92 |  | 30.7 | 3 | 92.258
B-19388 NATIVA | 190.5 | TREMIE 4500 | PILOTES 14 TORRE 4 Y 27 TORRE 5 | 2025-05-23 | 6/20/2025 12:00:00 AM | 28 | 31 | 25.7 | 83 |  | 29.533 | 3 | 82.903
B-19388 NATIVA | 190.5 | TREMIE 4500 | PILOTES 14 TORRE 4 Y 27 TORRE 5 | 2025-05-23 | 6/20/2025 12:00:00 AM | 28 | 31 | 32.3 | 104 |  | 29.533 | 3 | 104.194
B-19388 NATIVA | 190.5 | TREMIE 4500 | PILOTES 14 TORRE 4 Y 27 TORRE 5 | 2025-05-23 | 6/20/2025 12:00:00 AM | 28 | 31 | 30.6 | 99 |  | 29.533 | 3 | 98.71
B-19388 NATIVA | 190.5 | TREMIE 4500 | PILOTE 30 TORRE 4 | 2025-05-26 | 6/23/2025 12:00:00 AM | 28 | 31 | 34 | 110 |  | 31.933 | 3 | 109.677
B-19388 NATIVA | 190.5 | TREMIE 4500 | PILOTE 30 TORRE 4 | 2025-05-26 | 6/23/2025 12:00:00 AM | 28 | 31 | 34.9 | 113 |  | 31.933 | 3 | 112.581
B-19388 NATIVA | 190.5 | TREMIE 4500 | PILOTE 30 TORRE 4 | 2025-05-26 | 6/23/2025 12:00:00 AM | 28 | 31 | 26.9 | 87 |  | 31.933 | 3 | 86.774
B-19388 NATIVA | 190.5 | TREMIE 4500 | PILOTE 56 TORRE 4 | 2025-05-26 | 6/23/2025 12:00:00 AM | 28 | 31 | 33.6 | 108 |  | 33.533 | 3 | 108.387
B-19388 NATIVA | 190.5 | TREMIE 4500 | PILOTE 56 TORRE 4 | 2025-05-26 | 6/23/2025 12:00:00 AM | 28 | 31 | 34.5 | 111 |  | 33.533 | 3 | 111.29
B-19388 NATIVA | 190.5 | TREMIE 4500 | PILOTE 56 TORRE 4 | 2025-05-26 | 6/23/2025 12:00:00 AM | 28 | 31 | 32.5 | 105 |  | 33.533 | 3 | 104.839
B-19388 NATIVA | 190.5 | TREMIE 4500 | PILOTES 79 TORRE 4 Y 4 TORRE 5 | 2025-05-27 | 6/24/2025 12:00:00 AM | 28 | 31 | 34.9 | 112 |  | 33.967 | 3 | 112.581
B-19388 NATIVA | 190.5 | TREMIE 4500 | PILOTES 79 TORRE 4 Y 4 TORRE 5 | 2025-05-27 | 6/24/2025 12:00:00 AM | 28 | 31 | 34 | 110 |  | 33.967 | 3 | 109.677
B-19388 NATIVA | 190.5 | TREMIE 4500 | PILOTES 79 TORRE 4 Y 4 TORRE 5 | 2025-05-27 | 6/24/2025 12:00:00 AM | 28 | 31 | 33 | 106 |  | 33.967 | 3 | 106.452
B-19388 NATIVA | 190.5 | TREMIE 4500 | PILOTE 52 TORRE 5 | 2025-05-28 | 6/25/2025 12:00:00 AM | 28 | 31 | 32.6 | 105 |  | 33.4 | 3 | 105.161
B-19388 NATIVA | 190.5 | TREMIE 4500 | PILOTE 52 TORRE 5 | 2025-05-28 | 6/25/2025 12:00:00 AM | 28 | 31 | 34.3 | 111 |  | 33.4 | 3 | 110.645
B-19388 NATIVA | 190.5 | TREMIE 4500 | PILOTE 52 TORRE 5 | 2025-05-28 | 6/25/2025 12:00:00 AM | 28 | 31 | 33.3 | 107 |  | 33.4 | 3 | 107.419
B-19388 NATIVA | 190.5 | TREMIE 4500 | PILOTES 73 TORRE 4 Y 48 TORRE 5 | 2025-05-28 | 6/25/2025 12:00:00 AM | 28 | 31 | 36.1 | 116 |  | 33.5 | 3 | 116.452
B-19388 NATIVA | 190.5 | TREMIE 4500 | PILOTES 73 TORRE 4 Y 48 TORRE 5 | 2025-05-28 | 6/25/2025 12:00:00 AM | 28 | 31 | 25.9 | 84 |  | 33.5 | 3 | 83.548
B-19388 NATIVA | 190.5 | TREMIE 4500 | PILOTES 73 TORRE 4 Y 48 TORRE 5 | 2025-05-28 | 6/25/2025 12:00:00 AM | 28 | 31 | 38.5 | 124 |  | 33.5 | 3 | 124.194
B-19388 NATIVA | 190.5 | TREMIE 4500 | PILOTE 22 TORRE 4 | 2025-05-27 | 6/24/2025 12:00:00 AM | 28 | 31 | 36.8 | 119 |  | 37.667 | 3 | 118.71
B-19388 NATIVA | 190.5 | TREMIE 4500 | PILOTE 22 TORRE 4 | 2025-05-27 | 6/24/2025 12:00:00 AM | 28 | 31 | 38.6 | 124 |  | 37.667 | 3 | 124.516
B-19388 NATIVA | 190.5 | TREMIE 4500 | PILOTE 22 TORRE 4 | 2025-05-27 | 6/24/2025 12:00:00 AM | 28 | 31 | 37.6 | 121 |  | 37.667 | 3 | 121.29
B-19388 NATIVA | 190.5 | TREMIE 4500 | PILOTE 50 TORRE 4 | 2025-05-29 | 6/26/2025 12:00:00 AM | 28 | 31 | 36.6 | 118 |  | 33.6 | 3 | 118.065
B-19388 NATIVA | 190.5 | TREMIE 4500 | PILOTE 50 TORRE 4 | 2025-05-29 | 6/26/2025 12:00:00 AM | 28 | 31 | 28.2 | 91 |  | 33.6 | 3 | 90.968
B-19388 NATIVA | 190.5 | TREMIE 4500 | PILOTE 50 TORRE 4 | 2025-05-29 | 6/26/2025 12:00:00 AM | 28 | 31 | 36 | 116 |  | 33.6 | 3 | 116.129
B-19388 NATIVA | 190.5 | TREMIE 4500 | PILOTES 12-29 TORRE 4 | 2025-05-30 | 6/27/2025 12:00:00 AM | 28 | 31 | 26.1 | 84 |  | 28.3 | 3 | 84.194
B-19388 NATIVA | 190.5 | TREMIE 4500 | PILOTES 12-29 TORRE 4 | 2025-05-30 | 6/27/2025 12:00:00 AM | 28 | 31 | 25.9 | 83 |  | 28.3 | 3 | 83.548
B-19388 NATIVA | 190.5 | TREMIE 4500 | PILOTES 12-29 TORRE 4 | 2025-05-30 | 6/27/2025 12:00:00 AM | 28 | 31 | 32.9 | 106 |  | 28.3 | 3 | 106.129
B-19388 NATIVA | 190.5 | TREMIE 4500 | PILOTE 92 TORRE 5 | 2025-05-30 | 6/27/2025 12:00:00 AM | 28 | 31 | 22.5 | 73 |  | 24.2 | 3 | 72.581
B-19388 NATIVA | 190.5 | TREMIE 4500 | PILOTE 92 TORRE 5 | 2025-05-30 | 6/27/2025 12:00:00 AM | 28 | 31 | 26.7 | 86 |  | 24.2 | 3 | 86.129
B-19388 NATIVA | 190.5 | TREMIE 4500 | PILOTE 92 TORRE 5 | 2025-05-30 | 6/27/2025 12:00:00 AM | 28 | 31 | 23.4 | 75 |  | 24.2 | 3 | 75.484
B-19388 NATIVA | 190.5 | TREMIE 4500 | PILOTES 41 TORRE 4 Y 56 TORRE 5 | 2025-05-29 | 6/26/2025 12:00:00 AM | 28 | 31 | 36.5 | 118 |  | 35.567 | 3 | 117.742
B-19388 NATIVA | 190.5 | TREMIE 4500 | PILOTES 41 TORRE 4 Y 56 TORRE 5 | 2025-05-29 | 6/26/2025 12:00:00 AM | 28 | 31 | 35 | 113 |  | 35.567 | 3 | 112.903
B-19388 NATIVA | 190.5 | TREMIE 4500 | PILOTES 41 TORRE 4 Y 56 TORRE 5 | 2025-05-29 | 6/26/2025 12:00:00 AM | 28 | 31 | 35.2 | 114 |  | 35.567 | 3 | 113.548
B-19388 NATIVA | 190.5 | TREMIE 4500 | PILOTE 45 TORRE 4 | 2025-05-31 | 6/28/2025 12:00:00 AM | 28 | 31 | 29.6 | 96 |  | 29.467 | 3 | 95.484
B-19388 NATIVA | 190.5 | TREMIE 4500 | PILOTE 45 TORRE 4 | 2025-05-31 | 6/28/2025 12:00:00 AM | 28 | 31 | 26.6 | 86 |  | 29.467 | 3 | 85.806
B-19388 NATIVA | 190.5 | TREMIE 4500 | PILOTE 45 TORRE 4 | 2025-05-31 | 6/28/2025 12:00:00 AM | 28 | 31 | 32.2 | 104 |  | 29.467 | 3 | 103.871
B-19388 NATIVA | 190.5 | TREMIE 4500 | PILOTES 4-67 TORRE 4 Y 10 TORRE 5 | 2025-06-03 | 7/1/2025 12:00:00 AM | 28 | 31 | 33.7 | 109 |  | 33.667 | 3 | 108.71
B-19388 NATIVA | 190.5 | TREMIE 4500 | PILOTES 4-67 TORRE 4 Y 10 TORRE 5 | 2025-06-03 | 7/1/2025 12:00:00 AM | 28 | 31 | 30.8 | 99 |  | 33.667 | 3 | 99.355
B-19388 NATIVA | 190.5 | TREMIE 4500 | PILOTES 4-67 TORRE 4 Y 10 TORRE 5 | 2025-06-03 | 7/1/2025 12:00:00 AM | 28 | 31 | 36.5 | 118 |  | 33.667 | 3 | 117.742
B-19388 NATIVA | 190.5 | TREMIE 4500 | PILOTES 26 TORRE 4 Y 28 TORRE 5 | 2025-06-04 | 7/2/2025 12:00:00 AM | 28 | 31 | 29.5 | 95 |  | 30.6 | 3 | 95.161
B-19388 NATIVA | 190.5 | TREMIE 4500 | PILOTES 26 TORRE 4 Y 28 TORRE 5 | 2025-06-04 | 7/2/2025 12:00:00 AM | 28 | 31 | 35.1 | 113 |  | 30.6 | 3 | 113.226
B-19388 NATIVA | 190.5 | TREMIE 4500 | PILOTES 26 TORRE 4 Y 28 TORRE 5 | 2025-06-04 | 7/2/2025 12:00:00 AM | 28 | 31 | 27.2 | 88 |  | 30.6 | 3 | 87.742
B-19388 NATIVA | 190.5 | TREMIE 4500 | PILOTES 85 TORRE 4 Y 71 TORRE 5 | 2025-06-05 | 7/3/2025 12:00:00 AM | 28 | 31 | 32.3 | 104 |  | 29.3 | 3 | 104.194
B-19388 NATIVA | 190.5 | TREMIE 4500 | PILOTES 85 TORRE 4 Y 71 TORRE 5 | 2025-06-05 | 7/3/2025 12:00:00 AM | 28 | 31 | 24.4 | 79 |  | 29.3 | 3 | 78.71
B-19388 NATIVA | 190.5 | TREMIE 4500 | PILOTES 85 TORRE 4 Y 71 TORRE 5 | 2025-06-05 | 7/3/2025 12:00:00 AM | 28 | 31 | 31.2 | 101 |  | 29.3 | 3 | 100.645
B-19388 NATIVA | 190.5 | TREMIE 4500 | PILOTES 8 TORRE 4 Y 50 TORRE 5 | 2025-06-06 | 7/4/2025 12:00:00 AM | 28 | 31 | 31 | 100 |  | 32.167 | 3 | 100
B-19388 NATIVA | 190.5 | TREMIE 4500 | PILOTES 8 TORRE 4 Y 50 TORRE 5 | 2025-06-06 | 7/4/2025 12:00:00 AM | 28 | 31 | 33.7 | 109 |  | 32.167 | 3 | 108.71
B-19388 NATIVA | 190.5 | TREMIE 4500 | PILOTES 8 TORRE 4 Y 50 TORRE 5 | 2025-06-06 | 7/4/2025 12:00:00 AM | 28 | 31 | 31.8 | 103 |  | 32.167 | 3 | 102.581
B-19388 NATIVA | 190.5 | TREMIE 4500 | PILOTES 47 TORRE 4 Y 68 TORRE 5 | 2025-06-06 | 7/4/2025 12:00:00 AM | 28 | 31 | 28.1 | 90 |  | 30.6 | 3 | 90.645
B-19388 NATIVA | 190.5 | TREMIE 4500 | PILOTES 47 TORRE 4 Y 68 TORRE 5 | 2025-06-06 | 7/4/2025 12:00:00 AM | 28 | 31 | 32.2 | 104 |  | 30.6 | 3 | 103.871
B-19388 NATIVA | 190.5 | TREMIE 4500 | PILOTES 47 TORRE 4 Y 68 TORRE 5 | 2025-06-06 | 7/4/2025 12:00:00 AM | 28 | 31 | 31.5 | 102 |  | 30.6 | 3 | 101.613
B-19388 NATIVA | 190.5 | TREMIE 4500 | PILOTE 27 TORRE 4 | 2025-06-07 | 7/5/2025 12:00:00 AM | 28 | 31 | 29.6 | 96 |  | 30.533 | 3 | 95.484
B-19388 NATIVA | 190.5 | TREMIE 4500 | PILOTE 27 TORRE 4 | 2025-06-07 | 7/5/2025 12:00:00 AM | 28 | 31 | 31.7 | 102 |  | 30.533 | 3 | 102.258
B-19388 NATIVA | 190.5 | TREMIE 4500 | PILOTE 27 TORRE 4 | 2025-06-07 | 7/5/2025 12:00:00 AM | 28 | 31 | 30.3 | 98 |  | 30.533 | 3 | 97.742
B-19388 NATIVA | 190.5 | TREMIE 4500 | PILOTES 1-42 TORRE 5 | 2025-06-09 | 7/7/2025 12:00:00 AM | 28 | 31 | 31 | 100 |  | 32.6 | 3 | 100
B-19388 NATIVA | 190.5 | TREMIE 4500 | PILOTES 1-42 TORRE 5 | 2025-06-09 | 7/7/2025 12:00:00 AM | 28 | 31 | 34.5 | 111 |  | 32.6 | 3 | 111.29
B-19388 NATIVA | 190.5 | TREMIE 4500 | PILOTES 1-42 TORRE 5 | 2025-06-09 | 7/7/2025 12:00:00 AM | 28 | 31 | 32.3 | 104 |  | 32.6 | 3 | 104.194
B-19388 NATIVA | 190.5 | TREMIE 4500 | PILOTE 17 TORRE 4 | 2025-06-10 | 7/8/2025 12:00:00 AM | 28 | 31 | 39.2 | 126 |  | 35.633 | 3 | 126.452
B-19388 NATIVA | 190.5 | TREMIE 4500 | PILOTE 17 TORRE 4 | 2025-06-10 | 7/8/2025 12:00:00 AM | 28 | 31 | 33.9 | 109 |  | 35.633 | 3 | 109.355
B-19388 NATIVA | 190.5 | TREMIE 4500 | PILOTE 17 TORRE 4 | 2025-06-10 | 7/8/2025 12:00:00 AM | 28 | 31 | 33.8 | 109 |  | 35.633 | 3 | 109.032
B-19388 NATIVA | 190.5 | TREMIE 4500 | PILOTES 6 TORRE 4 Y 11 TORRE 5 | 2025-06-10 | 7/8/2025 12:00:00 AM | 28 | 31 | 32.6 | 105 |  | 33.867 | 3 | 105.161
B-19388 NATIVA | 190.5 | TREMIE 4500 | PILOTES 6 TORRE 4 Y 11 TORRE 5 | 2025-06-10 | 7/8/2025 12:00:00 AM | 28 | 31 | 35.5 | 114 |  | 33.867 | 3 | 114.516
B-19388 NATIVA | 190.5 | TREMIE 4500 | PILOTES 6 TORRE 4 Y 11 TORRE 5 | 2025-06-10 | 7/8/2025 12:00:00 AM | 28 | 31 | 33.5 | 108 |  | 33.867 | 3 | 108.065
B-19388 NATIVA | 190.5 | TREMIE 4500 | PILOTE 79 TORRE 4 | 2025-06-11 | 7/9/2025 12:00:00 AM | 28 | 31 | 31.4 | 101 |  | 30.333 | 3 | 101.29
B-19388 NATIVA | 190.5 | TREMIE 4500 | PILOTE 79 TORRE 4 | 2025-06-11 | 7/9/2025 12:00:00 AM | 28 | 31 | 29.6 | 96 |  | 30.333 | 3 | 95.484
B-19388 NATIVA | 190.5 | TREMIE 4500 | PILOTE 79 TORRE 4 | 2025-06-11 | 7/9/2025 12:00:00 AM | 28 | 31 | 30 | 97 |  | 30.333 | 3 | 96.774
B-19388 NATIVA | 190.5 | TREMIE 4500 | PILOTES 59-65 TORRE 5 | 2025-06-11 | 7/9/2025 12:00:00 AM | 28 | 31 | 32.1 | 104 |  | 25.6 | 3 | 103.548
B-19388 NATIVA | 190.5 | TREMIE 4500 | PILOTES 59-65 TORRE 5 | 2025-06-11 | 7/9/2025 12:00:00 AM | 28 | 31 | 28.1 | 91 |  | 25.6 | 3 | 90.645
B-19388 NATIVA | 190.5 | TREMIE 4500 | PILOTES 59-65 TORRE 5 | 2025-06-11 | 7/9/2025 12:00:00 AM | 28 | 31 | 16.6 | 54 |  | 25.6 | 3 | 53.548
B-19388 NATIVA | 190.5 | TREMIE 4500 | PILOTES 71 TORRE 4 Y 23 TORRE 5 | 2025-06-12 | 7/10/2025 12:00:00 AM | 28 | 31 | 39.5 | 127 |  | 38.633 | 3 | 127.419
B-19388 NATIVA | 190.5 | TREMIE 4500 | PILOTES 71 TORRE 4 Y 23 TORRE 5 | 2025-06-12 | 7/10/2025 12:00:00 AM | 28 | 31 | 39.5 | 127 |  | 38.633 | 3 | 127.419
B-19388 NATIVA | 190.5 | TREMIE 4500 | PILOTES 71 TORRE 4 Y 23 TORRE 5 | 2025-06-12 | 7/10/2025 12:00:00 AM | 28 | 31 | 36.9 | 119 |  | 38.633 | 3 | 119.032
B-19388 NATIVA | 190.5 | TREMIE 4500 | PILOTES 78 TORRE 4 Y 34 TORRE 5 | 2025-06-13 | 7/11/2025 12:00:00 AM | 28 | 31 | 34.7 | 112 |  | 33.6 | 3 | 111.935
B-19388 NATIVA | 190.5 | TREMIE 4500 | PILOTES 78 TORRE 4 Y 34 TORRE 5 | 2025-06-13 | 7/11/2025 12:00:00 AM | 28 | 31 | 33.9 | 109 |  | 33.6 | 3 | 109.355
B-19388 NATIVA | 190.5 | TREMIE 4500 | PILOTES 78 TORRE 4 Y 34 TORRE 5 | 2025-06-13 | 7/11/2025 12:00:00 AM | 28 | 31 | 32.2 | 104 |  | 33.6 | 3 | 103.871
B-19388 NATIVA | 190.5 | TREMIE 4500 | PILOTE 31 TORRE 4 | 2025-06-13 | 7/11/2025 12:00:00 AM | 28 | 31 | 36.5 | 118 |  | 33.033 | 3 | 117.742
B-19388 NATIVA | 190.5 | TREMIE 4500 | PILOTE 31 TORRE 4 | 2025-06-13 | 7/11/2025 12:00:00 AM | 28 | 31 | 34.8 | 112 |  | 33.033 | 3 | 112.258
B-19388 NATIVA | 190.5 | TREMIE 4500 | PILOTE 31 TORRE 4 | 2025-06-13 | 7/11/2025 12:00:00 AM | 28 | 31 | 27.8 | 90 |  | 33.033 | 3 | 89.677
B-19388 NATIVA | 190.5 | TREMIE 4500 | PILOTE 92 TORRE 4 | 2025-06-16 | 7/14/2025 12:00:00 AM | 28 | 31 | 29.7 | 96 |  | 30.333 | 3 | 95.806
B-19388 NATIVA | 190.5 | TREMIE 4500 | PILOTE 92 TORRE 4 | 2025-06-16 | 7/14/2025 12:00:00 AM | 28 | 31 | 29.3 | 95 |  | 30.333 | 3 | 94.516
B-19388 NATIVA | 190.5 | TREMIE 4500 | PILOTE 92 TORRE 4 | 2025-06-16 | 7/14/2025 12:00:00 AM | 28 | 31 | 32 | 103 |  | 30.333 | 3 | 103.226
B-19388 NATIVA | 190.5 | TREMIE 4500 | PILOTE 20 TORRE 5 | 2025-06-14 | 7/12/2025 12:00:00 AM | 28 | 31 | 30.1 | 97 |  | 32.133 | 3 | 97.097
B-19388 NATIVA | 190.5 | TREMIE 4500 | PILOTE 20 TORRE 5 | 2025-06-14 | 7/12/2025 12:00:00 AM | 28 | 31 | 33.5 | 108 |  | 32.133 | 3 | 108.065
B-19388 NATIVA | 190.5 | TREMIE 4500 | PILOTE 20 TORRE 5 | 2025-06-14 | 7/12/2025 12:00:00 AM | 28 | 31 | 32.8 | 106 |  | 32.133 | 3 | 105.806
B-19388 NATIVA | 190.5 | TREMIE 4500 | PILOTES 80 TORRE 5 Y 75 TORRE 4 | 2025-06-17 | 7/15/2025 12:00:00 AM | 28 | 31 | 30.7 | 99 |  | 32.633 | 3 | 99.032
B-19388 NATIVA | 190.5 | TREMIE 4500 | PILOTES 80 TORRE 5 Y 75 TORRE 4 | 2025-06-17 | 7/15/2025 12:00:00 AM | 28 | 31 | 35.8 | 115 |  | 32.633 | 3 | 115.484
B-19388 NATIVA | 190.5 | TREMIE 4500 | PILOTES 80 TORRE 5 Y 75 TORRE 4 | 2025-06-17 | 7/15/2025 12:00:00 AM | 28 | 31 | 31.4 | 101 |  | 32.633 | 3 | 101.29
B-19388 NATIVA | 190.5 | TREMIE 4500 | PILOTES 1 TORRE 4 Y 37 TORRE 5 | 2025-06-18 | 7/16/2025 12:00:00 AM | 28 | 31 | 34.3 | 110 |  | 32.3 | 3 | 110.645
B-19388 NATIVA | 190.5 | TREMIE 4500 | PILOTES 1 TORRE 4 Y 37 TORRE 5 | 2025-06-18 | 7/16/2025 12:00:00 AM | 28 | 31 | 31.6 | 102 |  | 32.3 | 3 | 101.935
B-19388 NATIVA | 190.5 | TREMIE 4500 | PILOTES 1 TORRE 4 Y 37 TORRE 5 | 2025-06-18 | 7/16/2025 12:00:00 AM | 28 | 31 | 31 | 100 |  | 32.3 | 3 | 100
B-19388 NATIVA | 190.5 | TREMIE 4500 | PILOTES 22-60 TORRE 5 | 2025-06-19 | 7/17/2025 12:00:00 AM | 28 | 31 | 38.1 | 123 |  | 31.567 | 3 | 122.903
B-19388 NATIVA | 190.5 | TREMIE 4500 | PILOTES 22-60 TORRE 5 | 2025-06-19 | 7/17/2025 12:00:00 AM | 28 | 31 | 19.4 | 62 |  | 31.567 | 3 | 62.581
B-19388 NATIVA | 190.5 | TREMIE 4500 | PILOTES 22-60 TORRE 5 | 2025-06-19 | 7/17/2025 12:00:00 AM | 28 | 31 | 37.2 | 120 |  | 31.567 | 3 | 120
B-19388 NATIVA | 190.5 | TREMIE 4500 | PILOTES 70 TORRE 5 Y 88 TORRE 4 | 2025-06-20 | 7/18/2025 12:00:00 AM | 28 | 31 | 35 | 113 |  | 35.167 | 3 | 112.903
B-19388 NATIVA | 190.5 | TREMIE 4500 | PILOTES 70 TORRE 5 Y 88 TORRE 4 | 2025-06-20 | 7/18/2025 12:00:00 AM | 28 | 31 | 31.8 | 102 |  | 35.167 | 3 | 102.581
B-19388 NATIVA | 190.5 | TREMIE 4500 | PILOTES 70 TORRE 5 Y 88 TORRE 4 | 2025-06-20 | 7/18/2025 12:00:00 AM | 28 | 31 | 38.7 | 125 |  | 35.167 | 3 | 124.839
B-19388 NATIVA | 190.5 | TREMIE 4500 | PILOTES 66-41 TORRE 5 | 2025-06-24 | 7/22/2025 12:00:00 AM | 28 | 31 | 31.9 | 103 |  | 32.8 | 3 | 102.903
B-19388 NATIVA | 190.5 | TREMIE 4500 | PILOTES 66-41 TORRE 5 | 2025-06-24 | 7/22/2025 12:00:00 AM | 28 | 31 | 34.2 | 110 |  | 32.8 | 3 | 110.323
B-19388 NATIVA | 190.5 | TREMIE 4500 | PILOTES 66-41 TORRE 5 | 2025-06-24 | 7/22/2025 12:00:00 AM | 28 | 31 | 32.3 | 104 |  | 32.8 | 3 | 104.194
B-19388 NATIVA | 190.5 | TREMIE 4500 | PILOTE 22 TORRE 5 | 2025-06-25 | 7/23/2025 12:00:00 AM | 28 | 31 | 41.6 | 134 |  | 37.867 | 3 | 134.194
B-19388 NATIVA | 190.5 | TREMIE 4500 | PILOTE 22 TORRE 5 | 2025-06-25 | 7/23/2025 12:00:00 AM | 28 | 31 | 38.6 | 124 |  | 37.867 | 3 | 124.516
B-19388 NATIVA | 190.5 | TREMIE 4500 | PILOTE 22 TORRE 5 | 2025-06-25 | 7/23/2025 12:00:00 AM | 28 | 31 | 33.4 | 108 |  | 37.867 | 3 | 107.742
B-19388 NATIVA | 190.5 | TREMIE 4500 | PILOTE 30 TORRE 5 | 2025-06-26 | 7/24/2025 12:00:00 AM | 28 | 31 | 37.7 | 121 |  | 39.433 | 3 | 121.613
B-19388 NATIVA | 190.5 | TREMIE 4500 | PILOTE 30 TORRE 5 | 2025-06-26 | 7/24/2025 12:00:00 AM | 28 | 31 | 37.6 | 121 |  | 39.433 | 3 | 121.29
B-19388 NATIVA | 190.5 | TREMIE 4500 | PILOTE 30 TORRE 5 | 2025-06-26 | 7/24/2025 12:00:00 AM | 28 | 31 | 43 | 138 |  | 39.433 | 3 | 138.71
B-19388 NATIVA | 190.5 | TREMIE 4500 | PILOTE 81 TORRE 5 | 2025-06-28 | 7/26/2025 12:00:00 AM | 28 | 31 | 34.5 | 111 |  | 31.75 | 6 | 111.29
B-19388 NATIVA | 190.5 | TREMIE 4500 | PILOTE 81 TORRE 5 | 2025-06-28 | 7/26/2025 12:00:00 AM | 28 | 31 | 31.6 | 102 |  | 31.75 | 6 | 101.935
B-19388 NATIVA | 190.5 | TREMIE 4500 | PILOTE 81 TORRE 5 | 2025-06-28 | 7/26/2025 12:00:00 AM | 28 | 31 | 28.3 | 91 |  | 31.75 | 6 | 91.29
B-19388 NATIVA | 190.5 | TREMIE 4500 | PILOTE 85 TORRE 5 | 2025-07-01 | 7/29/2025 12:00:00 AM | 28 | 31 | 32 | 103 |  | 32.7 | 3 | 103.226
B-19388 NATIVA | 190.5 | TREMIE 4500 | PILOTE 85 TORRE 5 | 2025-07-01 | 7/29/2025 12:00:00 AM | 28 | 31 | 33.9 | 109 |  | 32.7 | 3 | 109.355
B-19388 NATIVA | 190.5 | TREMIE 4500 | PILOTE 85 TORRE 5 | 2025-07-01 | 7/29/2025 12:00:00 AM | 28 | 31 | 32.2 | 104 |  | 32.7 | 3 | 103.871
B-19388 NATIVA | 190.5 | TREMIE 4500 | PILOTE 44 TORRE 5 | 2025-07-02 | 7/30/2025 12:00:00 AM | 28 | 31 | 39.2 | 126 |  | 39.867 | 3 | 126.452
B-19388 NATIVA | 190.5 | TREMIE 4500 | PILOTE 44 TORRE 5 | 2025-07-02 | 7/30/2025 12:00:00 AM | 28 | 31 | 37.3 | 120 |  | 39.867 | 3 | 120.323
B-19388 NATIVA | 190.5 | TREMIE 4500 | PILOTE 44 TORRE 5 | 2025-07-02 | 7/30/2025 12:00:00 AM | 28 | 31 | 43.1 | 139 |  | 39.867 | 3 | 139.032
B-19388 NATIVA | 190.5 | TREMIE 4500 | PILOTES 35-49 TORRE 5 | 2025-07-03 | 7/31/2025 12:00:00 AM | 28 | 31 | 40.1 | 129 |  | 37.033 | 3 | 129.355
B-19388 NATIVA | 190.5 | TREMIE 4500 | PILOTES 35-49 TORRE 5 | 2025-07-03 | 7/31/2025 12:00:00 AM | 28 | 31 | 33.9 | 109 |  | 37.033 | 3 | 109.355
B-19388 NATIVA | 190.5 | TREMIE 4500 | PILOTES 35-49 TORRE 5 | 2025-07-03 | 7/31/2025 12:00:00 AM | 28 | 31 | 37.1 | 120 |  | 37.033 | 3 | 119.677
B-19388 NATIVA | 190.5 | TREMIE 4500 | PILOTE 74 TORRE 5 | 2025-07-04 | 8/1/2025 12:00:00 AM | 28 | 31 | 38.7 | 125 |  | 35.3 | 3 | 124.839
B-19388 NATIVA | 190.5 | TREMIE 4500 | PILOTE 74 TORRE 5 | 2025-07-04 | 8/1/2025 12:00:00 AM | 28 | 31 | 34.4 | 111 |  | 35.3 | 3 | 110.968
B-19388 NATIVA | 190.5 | TREMIE 4500 | PILOTE 74 TORRE 5 | 2025-07-04 | 8/1/2025 12:00:00 AM | 28 | 31 | 32.8 | 106 |  | 35.3 | 3 | 105.806
B-19388 NATIVA | 190.5 | TREMIE 4500 | PILOTE 26 TORRE 5 | 2025-07-05 | 8/2/2025 12:00:00 AM | 28 | 31 | 38.5 | 124 |  | 35.867 | 3 | 124.194
B-19388 NATIVA | 190.5 | TREMIE 4500 | PILOTE 26 TORRE 5 | 2025-07-05 | 8/2/2025 12:00:00 AM | 28 | 31 | 38.6 | 124 |  | 35.867 | 3 | 124.516
B-19388 NATIVA | 190.5 | TREMIE 4500 | PILOTE 26 TORRE 5 | 2025-07-05 | 8/2/2025 12:00:00 AM | 28 | 31 | 30.5 | 98 |  | 35.867 | 3 | 98.387
B-19388 NATIVA | 190.5 | TREMIE 4500 | PILOTE 5 TORRE 5 | 2025-07-07 | 8/4/2025 12:00:00 AM | 28 | 31 | 33.9 | 109 |  | 33.7 | 3 | 109.355
B-19388 NATIVA | 190.5 | TREMIE 4500 | PILOTE 5 TORRE 5 | 2025-07-07 | 8/4/2025 12:00:00 AM | 28 | 31 | 33.5 | 108 |  | 33.7 | 3 | 108.065
B-19388 NATIVA | 190.5 | TREMIE 4500 | PILOTE 5 TORRE 5 | 2025-07-07 | 8/4/2025 12:00:00 AM | 28 | 31 | 33.7 | 109 |  | 33.7 | 3 | 108.71
B-19388 NATIVA | 190.5 | TREMIE 4500 | PILOTES 55-77 TORRE 5 | 2025-07-08 | 8/5/2025 12:00:00 AM | 28 | 31 | 33.5 | 108 |  | 32.867 | 3 | 108.065
B-19388 NATIVA | 190.5 | TREMIE 4500 | PILOTES 55-77 TORRE 5 | 2025-07-08 | 8/5/2025 12:00:00 AM | 28 | 31 | 32.1 | 104 |  | 32.867 | 3 | 103.548
B-19388 NATIVA | 190.5 | TREMIE 4500 | PILOTES 55-77 TORRE 5 | 2025-07-08 | 8/5/2025 12:00:00 AM | 28 | 31 | 33 | 107 |  | 32.867 | 3 | 106.452
B-19388 NATIVA | 190.5 | TREMIE 4500 | ILOTE 78 TORRE 5 | 2025-07-10 | 8/7/2025 12:00:00 AM | 28 | 31 | 31.4 | 101 |  | 30.667 | 3 | 101.29
B-19388 NATIVA | 190.5 | TREMIE 4500 | ILOTE 78 TORRE 5 | 2025-07-10 | 8/7/2025 12:00:00 AM | 28 | 31 | 35.8 | 116 |  | 30.667 | 3 | 115.484
B-19388 NATIVA | 190.5 | TREMIE 4500 | ILOTE 78 TORRE 5 | 2025-07-10 | 8/7/2025 12:00:00 AM | 28 | 31 | 24.8 | 80 |  | 30.667 | 3 | 80
B-19388 NATIVA | 190.5 | TREMIE 4500 | PILOTES 31-61 TORRE 5 | 2025-07-09 | 8/6/2025 12:00:00 AM | 28 | 31 | 18.8 | 61 |  | 31.733 | 3 | 60.645
B-19388 NATIVA | 190.5 | TREMIE 4500 | PILOTES 31-61 TORRE 5 | 2025-07-09 | 8/6/2025 12:00:00 AM | 28 | 31 | 39.3 | 127 |  | 31.733 | 3 | 126.774
B-19388 NATIVA | 190.5 | TREMIE 4500 | PILOTES 31-61 TORRE 5 | 2025-07-09 | 8/6/2025 12:00:00 AM | 28 | 31 | 37.1 | 120 |  | 31.733 | 3 | 119.677
B-19388 NATIVA | 190.5 | TREMIE 4500 | PILOTE 51 TORRE 5 | 2025-07-11 | 8/8/2025 12:00:00 AM | 28 | 31 | 36.3 | 117 |  | 33.633 | 3 | 117.097
B-19388 NATIVA | 190.5 | TREMIE 4500 | PILOTE 51 TORRE 5 | 2025-07-11 | 8/8/2025 12:00:00 AM | 28 | 31 | 31.1 | 100 |  | 33.633 | 3 | 100.323
B-19388 NATIVA | 190.5 | TREMIE 4500 | PILOTE 51 TORRE 5 | 2025-07-11 | 8/8/2025 12:00:00 AM | 28 | 31 | 33.5 | 108 |  | 33.633 | 3 | 108.065
B-19388 NATIVA | 191 | IND. MURO 4000 GF | CIMENTACION EJES (1-3) (A-J) TORRE 4 | 2025-08-05 | 9/2/2025 12:00:00 AM | 28 | 28 | 37.2 | 133 |  | 33.6 | 3 | 132.857
B-19388 NATIVA | 191 | IND. MURO 4000 GF | CIMENTACION EJES (1-3) (A-J) TORRE 4 | 2025-08-05 | 9/2/2025 12:00:00 AM | 28 | 28 | 31.9 | 114 |  | 33.6 | 3 | 113.929
B-19388 NATIVA | 191 | IND. MURO 4000 GF | CIMENTACION EJES (1-3) (A-J) TORRE 4 | 2025-08-05 | 9/2/2025 12:00:00 AM | 28 | 28 | 31.7 | 113 |  | 33.6 | 3 | 113.214
B-19388 NATIVA | 191 | IND. MURO 4000 GF | CIMENTACION EJES (3-5) (A-J) TORRE 4 | 2025-08-05 | 9/2/2025 12:00:00 AM | 28 | 28 | 38.5 | 137 |  | 38.233 | 3 | 137.5
B-19388 NATIVA | 191 | IND. MURO 4000 GF | CIMENTACION EJES (3-5) (A-J) TORRE 4 | 2025-08-05 | 9/2/2025 12:00:00 AM | 28 | 28 | 39.6 | 141 |  | 38.233 | 3 | 141.429
B-19388 NATIVA | 191 | IND. MURO 4000 GF | CIMENTACION EJES (3-5) (A-J) TORRE 4 | 2025-08-05 | 9/2/2025 12:00:00 AM | 28 | 28 | 36.6 | 130 |  | 38.233 | 3 | 130.714
B-19388 NATIVA | 191 | IND. MURO 4000 GF | CIMENTACION EJES (5-7) (A-J) TORRE 4 | 2025-08-13 | 9/10/2025 12:00:00 AM | 28 | 28 | 34.9 | 124 |  | 33.367 | 6 | 124.643
B-19388 NATIVA | 191 | IND. MURO 4000 GF | CIMENTACION EJES (5-7) (A-J) TORRE 4 | 2025-08-13 | 9/10/2025 12:00:00 AM | 28 | 28 | 32.7 | 117 |  | 33.367 | 6 | 116.786
B-19388 NATIVA | 191 | IND. MURO 4000 GF | CIMENTACION EJES (5-7) (A-J) TORRE 4 | 2025-08-13 | 9/10/2025 12:00:00 AM | 28 | 28 | 30.2 | 108 |  | 33.367 | 6 | 107.857
B-19388 NATIVA | 191 | IND. MURO 4000 GF | CIMENTACION EJES (5-7) (A-J) TORRE 4 | 2025-08-13 | 9/10/2025 12:00:00 AM | 28 | 28 | 33.4 | 119 |  | 33.367 | 6 | 119.286
B-19388 NATIVA | 191 | IND. MURO 4000 GF | CIMENTACION EJES (5-7) (A-J) TORRE 4 | 2025-08-13 | 9/10/2025 12:00:00 AM | 28 | 28 | 33.7 | 120 |  | 33.367 | 6 | 120.357
B-19388 NATIVA | 191 | IND. MURO 4000 GF | CIMENTACION EJES (5-7) (A-J) TORRE 4 | 2025-08-13 | 9/10/2025 12:00:00 AM | 28 | 28 | 35.3 | 126 |  | 33.367 | 6 | 126.071
B-19388 NATIVA | 191 | CONVENCIONAL 4000 GC | BASE TORRE GRUA | 2025-08-15 | 9/12/2025 12:00:00 AM | 28 | 28 | 30.4 | 109 |  | 29.867 | 3 | 108.571
B-19388 NATIVA | 191 | CONVENCIONAL 4000 GC | BASE TORRE GRUA | 2025-08-15 | 9/12/2025 12:00:00 AM | 28 | 28 | 27.6 | 99 |  | 29.867 | 3 | 98.571
B-19388 NATIVA | 191 | CONVENCIONAL 4000 GC | BASE TORRE GRUA | 2025-08-15 | 9/12/2025 12:00:00 AM | 28 | 28 | 31.6 | 113 |  | 29.867 | 3 | 112.857
B-19388 NATIVA | 190.5 | IND. MURO 4000 GF | CIMENTACION EJES (10-11) (A-J) TORRE 4 | 2025-08-21 | 9/18/2025 12:00:00 AM | 28 | 28 | 33.7 | 120 |  | 35.1 | 3 | 120.357
B-19388 NATIVA | 190.5 | IND. MURO 4000 GF | CIMENTACION EJES (10-11) (A-J) TORRE 4 | 2025-08-21 | 9/18/2025 12:00:00 AM | 28 | 28 | 33.7 | 120 |  | 35.1 | 3 | 120.357
B-19388 NATIVA | 190.5 | IND. MURO 4000 GF | CIMENTACION EJES (10-11) (A-J) TORRE 4 | 2025-08-21 | 9/18/2025 12:00:00 AM | 28 | 28 | 37.9 | 135 |  | 35.1 | 3 | 135.357
B-19388 NATIVA | 190.5 | IND. MURO 4000 GF | CIMENTACION EJES (11-12) (A-J) TORRE 4 | 2025-08-21 | 9/18/2025 12:00:00 AM | 28 | 28 | 33 | 118 |  | 44.767 | 3 | 117.857
B-19388 NATIVA | 190.5 | IND. MURO 4000 GF | CIMENTACION EJES (11-12) (A-J) TORRE 4 | 2025-08-21 | 9/18/2025 12:00:00 AM | 28 | 28 | 32.8 | 117 |  | 44.767 | 3 | 117.143
B-19388 NATIVA | 190.5 | IND. MURO 4000 GF | CIMENTACION EJES (11-12) (A-J) TORRE 4 | 2025-08-21 | 9/18/2025 12:00:00 AM | 28 | 28 | 68.5 | 245 |  | 44.767 | 3 | 244.643
B-19388 NATIVA | 191 | IND. MURO 4000 GF | PLACA PISO 1 EJES (1-9)(A-J) TORRE 4 | 2025-08-26 | 9/23/2025 12:00:00 AM | 28 | 28 | 30.5 | 109 | PLACA | 29.133 | 3 | 108.929
B-19388 NATIVA | 191 | IND. MURO 4000 GF | PLACA PISO 1 EJES (1-9)(A-J) TORRE 4 | 2025-08-26 | 9/23/2025 12:00:00 AM | 28 | 28 | 29 | 104 | PLACA | 29.133 | 3 | 103.571
B-19388 NATIVA | 191 | IND. MURO 4000 GF | PLACA PISO 1 EJES (1-9)(A-J) TORRE 4 | 2025-08-26 | 9/23/2025 12:00:00 AM | 28 | 28 | 27.9 | 100 | PLACA | 29.133 | 3 | 99.643
B-19388 NATIVA | 190.5 | IND. MURO 4000 GF | CIMENTACION EJES (14-16) (A-J) TORRE 4 | 2025-08-30 | 9/27/2025 12:00:00 AM | 28 | 28 | 25.6 | 91 |  | 26.1 | 3 | 91.429
B-19388 NATIVA | 190.5 | IND. MURO 4000 GF | CIMENTACION EJES (14-16) (A-J) TORRE 4 | 2025-08-30 | 9/27/2025 12:00:00 AM | 28 | 28 | 26.5 | 95 |  | 26.1 | 3 | 94.643
B-19388 NATIVA | 190.5 | IND. MURO 4000 GF | CIMENTACION EJES (14-16) (A-J) TORRE 4 | 2025-08-30 | 9/27/2025 12:00:00 AM | 28 | 28 | 26.2 | 94 |  | 26.1 | 3 | 93.571
B-19388 NATIVA | 190.5 | IND. MURO 4000 GF | CIMENTACION EJES (12-14) (A-J) TORRE 4 | 2025-08-30 | 9/27/2025 12:00:00 AM | 28 | 28 | 26 | 93 |  | 24.9 | 3 | 92.857
B-19388 NATIVA | 190.5 | IND. MURO 4000 GF | CIMENTACION EJES (12-14) (A-J) TORRE 4 | 2025-08-30 | 9/27/2025 12:00:00 AM | 28 | 28 | 26.1 | 93 |  | 24.9 | 3 | 93.214
B-19388 NATIVA | 190.5 | IND. MURO 4000 GF | CIMENTACION EJES (12-14) (A-J) TORRE 4 | 2025-08-30 | 9/27/2025 12:00:00 AM | 28 | 28 | 22.6 | 81 |  | 24.9 | 3 | 80.714
B-19388 NATIVA | 191 | IND. MURO 4000 GF | PLACA PISO 1 EJES (9-12)(A-J) TORRE 4 | 2025-09-04 | 10/2/2025 12:00:00 AM | 28 | 28 | 35.9 | 128 | PLACA | 36.8 | 3 | 128.214
B-19388 NATIVA | 191 | IND. MURO 4000 GF | PLACA PISO 1 EJES (9-12)(A-J) TORRE 4 | 2025-09-04 | 10/2/2025 12:00:00 AM | 28 | 28 | 34.9 | 125 | PLACA | 36.8 | 3 | 124.643
B-19388 NATIVA | 191 | IND. MURO 4000 GF | PLACA PISO 1 EJES (9-12)(A-J) TORRE 4 | 2025-09-04 | 10/2/2025 12:00:00 AM | 28 | 28 | 39.6 | 141 | PLACA | 36.8 | 3 | 141.429
B-19388 NATIVA | 191 | IND. MURO 4000 GF | CIMENTACION EJES (16-21) (A-J) TORRE 4 | 2025-09-04 | 10/2/2025 12:00:00 AM | 28 | 28 | 43 | 153 |  | 37.433 | 3 | 153.571
B-19388 NATIVA | 191 | IND. MURO 4000 GF | CIMENTACION EJES (16-21) (A-J) TORRE 4 | 2025-09-04 | 10/2/2025 12:00:00 AM | 28 | 28 | 41.3 | 147 |  | 37.433 | 3 | 147.5
B-19388 NATIVA | 191 | IND. MURO 4000 GF | CIMENTACION EJES (16-21) (A-J) TORRE 4 | 2025-09-04 | 10/2/2025 12:00:00 AM | 28 | 28 | 28 | 100 |  | 37.433 | 3 | 100
B-19388 NATIVA | 190.5 | IND. MURO 4000 GF | PLACA PISO 1 EJES (12-21)(A-J) TORRE 4 | 2025-09-11 | 10/9/2025 12:00:00 AM | 28 | 28 | 31.7 | 113 | PLACA | 32.033 | 3 | 113.214
B-19388 NATIVA | 190.5 | IND. MURO 4000 GF | PLACA PISO 1 EJES (12-21)(A-J) TORRE 4 | 2025-09-11 | 10/9/2025 12:00:00 AM | 28 | 28 | 34.1 | 122 | PLACA | 32.033 | 3 | 121.786
B-19388 NATIVA | 190.5 | IND. MURO 4000 GF | PLACA PISO 1 EJES (12-21)(A-J) TORRE 4 | 2025-09-11 | 10/9/2025 12:00:00 AM | 28 | 28 | 30.3 | 108 | PLACA | 32.033 | 3 | 108.214
B-19388 NATIVA | 190.5 | IND. MURO 4000 GF | CIMENTACION EJES (1-3) (A-J) TORRE 5 | 2025-09-19 | 10/17/2025 12:00:00 AM | 28 | 28 | 33 | 118 |  | 30.467 | 3 | 117.857
B-19388 NATIVA | 190.5 | IND. MURO 4000 GF | CIMENTACION EJES (1-3) (A-J) TORRE 5 | 2025-09-19 | 10/17/2025 12:00:00 AM | 28 | 28 | 30.3 | 108 |  | 30.467 | 3 | 108.214
B-19388 NATIVA | 190.5 | IND. MURO 4000 GF | CIMENTACION EJES (1-3) (A-J) TORRE 5 | 2025-09-19 | 10/17/2025 12:00:00 AM | 28 | 28 | 28.1 | 100 |  | 30.467 | 3 | 100.357
B-19388 NATIVA | 190.5 | IND. MURO 4000 GF | CIMENTACION EJES (3-6) (A-J) TORRE 5 | 2025-09-19 | 10/17/2025 12:00:00 AM | 28 | 28 | 36 | 129 |  | 34.333 | 3 | 128.571
B-19388 NATIVA | 190.5 | IND. MURO 4000 GF | CIMENTACION EJES (3-6) (A-J) TORRE 5 | 2025-09-19 | 10/17/2025 12:00:00 AM | 28 | 28 | 34.7 | 124 |  | 34.333 | 3 | 123.929
B-19388 NATIVA | 190.5 | IND. MURO 4000 GF | CIMENTACION EJES (3-6) (A-J) TORRE 5 | 2025-09-19 | 10/17/2025 12:00:00 AM | 28 | 28 | 32.3 | 115 |  | 34.333 | 3 | 115.357
B-19388 NATIVA | 191 | IND. MURO 4000 GF | CIMENTACION EJES (6-8) (A-J) TORRE 5 | 2025-09-25 | 10/23/2025 12:00:00 AM | 28 | 28 | 34.1 | 122 |  | 34.967 | 3 | 121.786
B-19388 NATIVA | 191 | IND. MURO 4000 GF | CIMENTACION EJES (6-8) (A-J) TORRE 5 | 2025-09-25 | 10/23/2025 12:00:00 AM | 28 | 28 | 37.3 | 133 |  | 34.967 | 3 | 133.214
B-19388 NATIVA | 191 | IND. MURO 4000 GF | CIMENTACION EJES (6-8) (A-J) TORRE 5 | 2025-09-25 | 10/23/2025 12:00:00 AM | 28 | 28 | 33.5 | 120 |  | 34.967 | 3 | 119.643
B-19388 NATIVA | 191 | IND. MURO 4000 GF | CIMENTACION EJES (8-9) (A-J) TORRE 5 | 2025-09-25 | 10/23/2025 12:00:00 AM | 28 | 28 | 37.8 | 135 |  | 36.9 | 3 | 135
B-19388 NATIVA | 191 | IND. MURO 4000 GF | CIMENTACION EJES (8-9) (A-J) TORRE 5 | 2025-09-25 | 10/23/2025 12:00:00 AM | 28 | 28 | 34.1 | 122 |  | 36.9 | 3 | 121.786
B-19388 NATIVA | 191 | IND. MURO 4000 GF | CIMENTACION EJES (8-9) (A-J) TORRE 5 | 2025-09-25 | 10/23/2025 12:00:00 AM | 28 | 28 | 38.8 | 138 |  | 36.9 | 3 | 138.571
B-19388 NATIVA | 191 | CONVENCIONAL 4000 GC | CIMENTACION EJES (4-5)(E-B) COMUNAL 3 | 2025-09-26 | 10/24/2025 12:00:00 AM | 28 | 28 | 32.5 | 116 |  | 32.7 | 3 | 116.071
B-19388 NATIVA | 191 | CONVENCIONAL 4000 GC | CIMENTACION EJES (4-5)(E-B) COMUNAL 3 | 2025-09-26 | 10/24/2025 12:00:00 AM | 28 | 28 | 34.7 | 124 |  | 32.7 | 3 | 123.929
B-19388 NATIVA | 191 | CONVENCIONAL 4000 GC | CIMENTACION EJES (4-5)(E-B) COMUNAL 3 | 2025-09-26 | 10/24/2025 12:00:00 AM | 28 | 28 | 30.9 | 110 |  | 32.7 | 3 | 110.357
B-19388 NATIVA | 191 | IND. MURO 4000 GF | CIMENTACION EJES (12-14) (A-J) TORRE 5 | 2025-10-01 | 10/29/2025 12:00:00 AM | 28 | 28 | 32.8 | 117 |  | 32.867 | 3 | 117.143
B-19388 NATIVA | 191 | IND. MURO 4000 GF | CIMENTACION EJES (12-14) (A-J) TORRE 5 | 2025-10-01 | 10/29/2025 12:00:00 AM | 28 | 28 | 35.7 | 128 |  | 32.867 | 3 | 127.5
B-19388 NATIVA | 191 | IND. MURO 4000 GF | CIMENTACION EJES (12-14) (A-J) TORRE 5 | 2025-10-01 | 10/29/2025 12:00:00 AM | 28 | 28 | 30.1 | 107 |  | 32.867 | 3 | 107.5
B-19388 NATIVA | 191 | IND. MURO 4000 GF | CIMENTACION EJES (10-12) (A-J) TORRE 5 | 2025-10-01 | 10/29/2025 12:00:00 AM | 28 | 28 | 31.7 | 113 |  | 32.167 | 3 | 113.214
B-19388 NATIVA | 191 | IND. MURO 4000 GF | CIMENTACION EJES (10-12) (A-J) TORRE 5 | 2025-10-01 | 10/29/2025 12:00:00 AM | 28 | 28 | 35.3 | 126 |  | 32.167 | 3 | 126.071
B-19388 NATIVA | 191 | IND. MURO 4000 GF | CIMENTACION EJES (10-12) (A-J) TORRE 5 | 2025-10-01 | 10/29/2025 12:00:00 AM | 28 | 28 | 29.5 | 105 |  | 32.167 | 3 | 105.357
B-19388 NATIVA | 191 | IND. MURO 4000 GF | CIMENTACION EJES (15-16) (A-J) TORRE 5 | 2025-10-07 | 11/4/2025 12:00:00 AM | 28 | 28 | 24.1 | 86 |  | 25.333 | 3 | 86.071
B-19388 NATIVA | 191 | IND. MURO 4000 GF | CIMENTACION EJES (15-16) (A-J) TORRE 5 | 2025-10-07 | 11/4/2025 12:00:00 AM | 28 | 28 | 24.6 | 88 |  | 25.333 | 3 | 87.857
B-19388 NATIVA | 191 | IND. MURO 4000 GF | CIMENTACION EJES (15-16) (A-J) TORRE 5 | 2025-10-07 | 11/4/2025 12:00:00 AM | 28 | 28 | 27.3 | 98 |  | 25.333 | 3 | 97.5
B-19388 NATIVA | 191 | IND. MURO 4000 GF | CIMENTACION EJES (17-18) (A-J) TORRE 5 | 2025-10-07 | 11/4/2025 12:00:00 AM | 28 | 28 | 24.8 | 88 |  | 25.133 | 3 | 88.571
B-19388 NATIVA | 191 | IND. MURO 4000 GF | CIMENTACION EJES (17-18) (A-J) TORRE 5 | 2025-10-07 | 11/4/2025 12:00:00 AM | 28 | 28 | 25.9 | 92 |  | 25.133 | 3 | 92.5
B-19388 NATIVA | 191 | IND. MURO 4000 GF | CIMENTACION EJES (17-18) (A-J) TORRE 5 | 2025-10-07 | 11/4/2025 12:00:00 AM | 28 | 28 | 24.7 | 88 |  | 25.133 | 3 | 88.214
B-19388 NATIVA | 191 | IND. MURO 4000 PSI | PLACA PISO 1 EJES (1-9)(A-J) TORRE 5 | 2025-10-08 | 11/5/2025 12:00:00 AM | 28 | 28 | 30.4 | 109 | PLACA | 29.933 | 3 | 108.571
B-19388 NATIVA | 191 | IND. MURO 4000 PSI | PLACA PISO 1 EJES (1-9)(A-J) TORRE 5 | 2025-10-08 | 11/5/2025 12:00:00 AM | 28 | 28 | 29.3 | 105 | PLACA | 29.933 | 3 | 104.643
B-19388 NATIVA | 191 | IND. MURO 4000 PSI | PLACA PISO 1 EJES (1-9)(A-J) TORRE 5 | 2025-10-08 | 11/5/2025 12:00:00 AM | 28 | 28 | 30.1 | 108 | PLACA | 29.933 | 3 | 107.5
B-19388 NATIVA | 191 | CONVENCIONAL 4000 GC | CIMENTACION EJES (5-6) (C-D) MURO CONTENCION OCCIDENTAL EJE (B-C) COMUNAL 3 | 2025-10-09 | 11/6/2025 12:00:00 AM | 28 | 28 | 35.9 | 128 | MURO | 32.567 | 3 | 128.214
B-19388 NATIVA | 191 | CONVENCIONAL 4000 GC | CIMENTACION EJES (5-6) (C-D) MURO CONTENCION OCCIDENTAL EJE (B-C) COMUNAL 3 | 2025-10-09 | 11/6/2025 12:00:00 AM | 28 | 28 | 30.3 | 108 | MURO | 32.567 | 3 | 108.214
B-19388 NATIVA | 191 | CONVENCIONAL 4000 GC | CIMENTACION EJES (5-6) (C-D) MURO CONTENCION OCCIDENTAL EJE (B-C) COMUNAL 3 | 2025-10-09 | 11/6/2025 12:00:00 AM | 28 | 28 | 31.5 | 112 | MURO | 32.567 | 3 | 112.5
B-19388 NATIVA | 191 | IND. MURO 4000 PSI | CIMENTACION EJES (21-23 ) (A-J) TORRE 5 | 2025-10-11 | 11/8/2025 12:00:00 AM | 28 | 28 | 31.3 | 112 |  | 30.233 | 3 | 111.786
B-19388 NATIVA | 191 | IND. MURO 4000 PSI | CIMENTACION EJES (21-23 ) (A-J) TORRE 5 | 2025-10-11 | 11/8/2025 12:00:00 AM | 28 | 28 | 30.2 | 108 |  | 30.233 | 3 | 107.857
B-19388 NATIVA | 191 | IND. MURO 4000 PSI | CIMENTACION EJES (21-23 ) (A-J) TORRE 5 | 2025-10-11 | 11/8/2025 12:00:00 AM | 28 | 28 | 29.2 | 104 |  | 30.233 | 3 | 104.286
B-19388 NATIVA | 191 | IND. MURO 4000 PSI | CIMENTACION EJES (19-20) (A-J) TORRE 5 | 2025-10-11 | 11/8/2025 12:00:00 AM | 28 | 28 | 30.1 | 108 |  | 30.8 | 3 | 107.5
B-19388 NATIVA | 191 | IND. MURO 4000 PSI | CIMENTACION EJES (19-20) (A-J) TORRE 5 | 2025-10-11 | 11/8/2025 12:00:00 AM | 28 | 28 | 28.9 | 103 |  | 30.8 | 3 | 103.214
B-19388 NATIVA | 191 | IND. MURO 4000 PSI | CIMENTACION EJES (19-20) (A-J) TORRE 5 | 2025-10-11 | 11/8/2025 12:00:00 AM | 28 | 28 | 33.4 | 119 |  | 30.8 | 3 | 119.286
B-19388 NATIVA | 191 | CONVENCIONAL 4000 GC | MURO CONTENCION OCCIDENTAL EJE (C-D) COMUNAL 3 | 2025-10-14 | 11/11/2025 12:00:00 AM | 28 | 28 | 35.6 | 127 | MURO | 35.633 | 3 | 127.143
B-19388 NATIVA | 191 | CONVENCIONAL 4000 GC | MURO CONTENCION OCCIDENTAL EJE (C-D) COMUNAL 3 | 2025-10-14 | 11/11/2025 12:00:00 AM | 28 | 28 | 35.3 | 126 | MURO | 35.633 | 3 | 126.071
B-19388 NATIVA | 191 | CONVENCIONAL 4000 GC | MURO CONTENCION OCCIDENTAL EJE (C-D) COMUNAL 3 | 2025-10-14 | 11/11/2025 12:00:00 AM | 28 | 28 | 36 | 129 | MURO | 35.633 | 3 | 128.571
B-19388 NATIVA | 191 | IND. MURO 4000 PSI | TORRE 5 PLACA PISO 1 EJES 9-15 Y A-J | 2025-10-16 | 11/13/2025 12:00:00 AM | 28 | 28 | 29.3 | 105 | PLACA | 32.7 | 3 | 104.643
B-19388 NATIVA | 191 | IND. MURO 4000 PSI | TORRE 5 PLACA PISO 1 EJES 9-15 Y A-J | 2025-10-16 | 11/13/2025 12:00:00 AM | 28 | 28 | 34.1 | 122 | PLACA | 32.7 | 3 | 121.786
B-19388 NATIVA | 191 | IND. MURO 4000 PSI | TORRE 5 PLACA PISO 1 EJES 9-15 Y A-J | 2025-10-16 | 11/13/2025 12:00:00 AM | 28 | 28 | 34.7 | 124 | PLACA | 32.7 | 3 | 123.929
B-19388 NATIVA | 191 | CONVENCIONAL 4000 GC | MURO CONTENCION PARTE SUPERIOR EJE C-E | 2025-10-20 | 11/17/2025 12:00:00 AM | 28 | 28 | 30.7 | 109 | MURO | 29.2 | 3 | 109.643
B-19388 NATIVA | 191 | CONVENCIONAL 4000 GC | MURO CONTENCION PARTE SUPERIOR EJE C-E | 2025-10-20 | 11/17/2025 12:00:00 AM | 28 | 28 | 29.2 | 104 | MURO | 29.2 | 3 | 104.286
B-19388 NATIVA | 191 | CONVENCIONAL 4000 GC | MURO CONTENCION PARTE SUPERIOR EJE C-E | 2025-10-20 | 11/17/2025 12:00:00 AM | 28 | 28 | 27.7 | 99 | MURO | 29.2 | 3 | 98.929
B-19388 NATIVA | 191 | IND. MURO 4000 PSI | COLUMNAS SOTANO EJES C-E Y 4-6 | 2025-10-20 | 11/17/2025 12:00:00 AM | 28 | 28 | 33.9 | 121 |  | 36.533 | 3 | 121.071
B-19388 NATIVA | 191 | IND. MURO 4000 PSI | COLUMNAS SOTANO EJES C-E Y 4-6 | 2025-10-20 | 11/17/2025 12:00:00 AM | 28 | 28 | 37.6 | 134 |  | 36.533 | 3 | 134.286
B-19388 NATIVA | 191 | IND. MURO 4000 PSI | COLUMNAS SOTANO EJES C-E Y 4-6 | 2025-10-20 | 11/17/2025 12:00:00 AM | 28 | 28 | 38.1 | 136 |  | 36.533 | 3 | 136.071
B-19388 NATIVA | 191 | IND. MURO 4000 PSI | TORRE 5 PLACA PISO 1 EJES 16-23 Y A-J | 2025-10-21 | 11/18/2025 12:00:00 AM | 28 | 28 | 34.5 | 123 | PLACA | 33.733 | 3 | 123.214
B-19388 NATIVA | 191 | IND. MURO 4000 PSI | TORRE 5 PLACA PISO 1 EJES 16-23 Y A-J | 2025-10-21 | 11/18/2025 12:00:00 AM | 28 | 28 | 32.4 | 116 | PLACA | 33.733 | 3 | 115.714
B-19388 NATIVA | 191 | IND. MURO 4000 PSI | TORRE 5 PLACA PISO 1 EJES 16-23 Y A-J | 2025-10-21 | 11/18/2025 12:00:00 AM | 28 | 28 | 34.3 | 122 | PLACA | 33.733 | 3 | 122.5
B-19388 NATIVA | 191 | CONVENCIONAL 4000 GC | MURO CONTENCION COSTADO OCC PARTE SUPERIOR EJE B- C | 2025-10-23 | 11/20/2025 12:00:00 AM | 28 | 28 | 28.6 | 102 | MURO | 32.567 | 3 | 102.143
B-19388 NATIVA | 191 | CONVENCIONAL 4000 GC | MURO CONTENCION COSTADO OCC PARTE SUPERIOR EJE B- C | 2025-10-23 | 11/20/2025 12:00:00 AM | 28 | 28 | 33.1 | 118 | MURO | 32.567 | 3 | 118.214
B-19388 NATIVA | 191 | CONVENCIONAL 4000 GC | MURO CONTENCION COSTADO OCC PARTE SUPERIOR EJE B- C | 2025-10-23 | 11/20/2025 12:00:00 AM | 28 | 28 | 36 | 128 | MURO | 32.567 | 3 | 128.571
B-19388 NATIVA | 191 | CONVENCIONAL 4000 GC | MUROS Y VIGAS FOSO ASCENSOR COMUNAL 3 | 2025-10-27 | 11/24/2025 12:00:00 AM | 28 | 28 | 32.8 | 117 | MURO | 31.367 | 3 | 117.143
B-19388 NATIVA | 191 | CONVENCIONAL 4000 GC | MUROS Y VIGAS FOSO ASCENSOR COMUNAL 3 | 2025-10-27 | 11/24/2025 12:00:00 AM | 28 | 28 | 29.7 | 106 | MURO | 31.367 | 3 | 106.071
B-19388 NATIVA | 191 | CONVENCIONAL 4000 GC | MUROS Y VIGAS FOSO ASCENSOR COMUNAL 3 | 2025-10-27 | 11/24/2025 12:00:00 AM | 28 | 28 | 31.6 | 113 | MURO | 31.367 | 3 | 112.857
B-19388 NATIVA | 191 | CONVENCIONAL 4000 GC | MUROS FOSO ASCENSOR PISO 1 SALON COMUNAL 3 | 2025-10-31 | 11/28/2025 12:00:00 AM | 28 | 28 | 33.5 | 120 | MURO | 34.7 | 3 | 119.643
B-19388 NATIVA | 191 | CONVENCIONAL 4000 GC | MUROS FOSO ASCENSOR PISO 1 SALON COMUNAL 3 | 2025-10-31 | 11/28/2025 12:00:00 AM | 28 | 28 | 33.3 | 119 | MURO | 34.7 | 3 | 118.929
B-19388 NATIVA | 191 | CONVENCIONAL 4000 GC | MUROS FOSO ASCENSOR PISO 1 SALON COMUNAL 3 | 2025-10-31 | 11/28/2025 12:00:00 AM | 28 | 28 | 37.3 | 133 | MURO | 34.7 | 3 | 133.214
B-19388 NATIVA | 191 | IND. MURO 4000 PSI | MUROS FOSO ASCENSOR SOTANO PARTE SUPERIOR SC 3 | 2025-11-06 | 12/4/2025 12:00:00 AM | 28 | 28 | 29.3 | 105 | MURO | 29.733 | 3 | 104.643
B-19388 NATIVA | 191 | IND. MURO 4000 PSI | MUROS FOSO ASCENSOR SOTANO PARTE SUPERIOR SC 3 | 2025-11-06 | 12/4/2025 12:00:00 AM | 28 | 28 | 29.9 | 107 | MURO | 29.733 | 3 | 106.786
B-19388 NATIVA | 191 | IND. MURO 4000 PSI | MUROS FOSO ASCENSOR SOTANO PARTE SUPERIOR SC 3 | 2025-11-06 | 12/4/2025 12:00:00 AM | 28 | 28 | 30 | 107 | MURO | 29.733 | 3 | 107.143
B-19388 NATIVA | 191 | CONVENCIONAL 4000 GC | PLACA PISO 1 EJES C-E Y 4-6 | 2025-11-11 | 12/9/2025 12:00:00 AM | 28 | 28 | 40.1 | 143 | PLACA | 37.067 | 3 | 143.214
B-19388 NATIVA | 191 | CONVENCIONAL 4000 GC | PLACA PISO 1 EJES C-E Y 4-6 | 2025-11-11 | 12/9/2025 12:00:00 AM | 28 | 28 | 35.6 | 127 | PLACA | 37.067 | 3 | 127.143
B-19388 NATIVA | 191 | CONVENCIONAL 4000 GC | PLACA PISO 1 EJES C-E Y 4-6 | 2025-11-11 | 12/9/2025 12:00:00 AM | 28 | 28 | 35.5 | 127 | PLACA | 37.067 | 3 | 126.786
B-19388 NATIVA | 191 | CONVENCIONAL 4000 GC | CIMENTACION ESCALERAS SALON COMUNAL 3 | 2025-11-18 | 12/16/2025 12:00:00 AM | 28 | 28 | 26.5 | 95 |  | 27.967 | 3 | 94.643
B-19388 NATIVA | 191 | CONVENCIONAL 4000 GC | CIMENTACION ESCALERAS SALON COMUNAL 3 | 2025-11-18 | 12/16/2025 12:00:00 AM | 28 | 28 | 29.7 | 106 |  | 27.967 | 3 | 106.071
B-19388 NATIVA | 191 | CONVENCIONAL 4000 GC | CIMENTACION ESCALERAS SALON COMUNAL 3 | 2025-11-18 | 12/16/2025 12:00:00 AM | 28 | 28 | 27.7 | 99 |  | 27.967 | 3 | 98.929
B-19388 NATIVA | 191 | CONVENCIONAL 4000 GC | COLUMNAS PISO 1 EJE C-E 4-6 | 2025-11-19 | 12/17/2025 12:00:00 AM | 28 | 28 | 31.8 | 114 |  | 31.4 | 3 | 113.571
B-19388 NATIVA | 191 | CONVENCIONAL 4000 GC | COLUMNAS PISO 1 EJE C-E 4-6 | 2025-11-19 | 12/17/2025 12:00:00 AM | 28 | 28 | 32.2 | 115 |  | 31.4 | 3 | 115
B-19388 NATIVA | 191 | CONVENCIONAL 4000 GC | COLUMNAS PISO 1 EJE C-E 4-6 | 2025-11-19 | 12/17/2025 12:00:00 AM | 28 | 28 | 30.2 | 108 |  | 31.4 | 3 | 107.857
B-19388 NATIVA | 191 | IND. MURO 4000 PSI | PARTE INFERIOR MUROS ESCALERAS SOTANO Y COLUMNA EJE 8-D COMUNAL 3 | 2025-11-22 | 12/20/2025 12:00:00 AM | 28 | 28 | 29.4 | 105 | MURO | 26.9 | 3 | 105
B-19388 NATIVA | 191 | IND. MURO 4000 PSI | PARTE INFERIOR MUROS ESCALERAS SOTANO Y COLUMNA EJE 8-D COMUNAL 3 | 2025-11-22 | 12/20/2025 12:00:00 AM | 28 | 28 | 25.8 | 92 | MURO | 26.9 | 3 | 92.143
B-19388 NATIVA | 191 | IND. MURO 4000 PSI | PARTE INFERIOR MUROS ESCALERAS SOTANO Y COLUMNA EJE 8-D COMUNAL 3 | 2025-11-22 | 12/20/2025 12:00:00 AM | 28 | 28 | 25.5 | 91 | MURO | 26.9 | 3 | 91.071
B-19388 NATIVA | 191 | IND. MURO 4000 PSI | MURO PARTE SUPERIOR ESACALERAS SOTANO SALON COMUNAL 3 | 2025-11-25 | 12/23/2025 12:00:00 AM | 28 | 28 | 29.4 | 105 | MURO | 30.033 | 3 | 105
B-19388 NATIVA | 191 | IND. MURO 4000 PSI | MURO PARTE SUPERIOR ESACALERAS SOTANO SALON COMUNAL 3 | 2025-11-25 | 12/23/2025 12:00:00 AM | 28 | 28 | 29.4 | 105 | MURO | 30.033 | 3 | 105
B-19388 NATIVA | 191 | IND. MURO 4000 PSI | MURO PARTE SUPERIOR ESACALERAS SOTANO SALON COMUNAL 3 | 2025-11-25 | 12/23/2025 12:00:00 AM | 28 | 28 | 31.3 | 112 | MURO | 30.033 | 3 | 111.786
B-19388 NATIVA | 191 | IND. MURO 4000 PSI | VIGA CIMENTACION V-11 Y ZARPA SALON COMUNAL 3 | 2025-11-27 | 12/25/2025 12:00:00 AM | 28 | 28 | 25.8 | 92 |  | 27.733 | 3 | 92.143
B-19388 NATIVA | 191 | IND. MURO 4000 PSI | VIGA CIMENTACION V-11 Y ZARPA SALON COMUNAL 3 | 2025-11-27 | 12/25/2025 12:00:00 AM | 28 | 28 | 27.6 | 99 |  | 27.733 | 3 | 98.571
B-19388 NATIVA | 191 | IND. MURO 4000 PSI | VIGA CIMENTACION V-11 Y ZARPA SALON COMUNAL 3 | 2025-11-27 | 12/25/2025 12:00:00 AM | 28 | 28 | 29.8 | 106 |  | 27.733 | 3 | 106.429
B-19388 NATIVA | 191 | CONVENCIONAL 4000 GC | MURO CONTENCION OCCIDENTAL A-B SALON COMUNAL 3 | 2025-11-29 | 12/27/2025 12:00:00 AM | 28 | 28 | 31.7 | 113 | MURO | 31.167 | 3 | 113.214
B-19388 NATIVA | 191 | CONVENCIONAL 4000 GC | MURO CONTENCION OCCIDENTAL A-B SALON COMUNAL 3 | 2025-11-29 | 12/27/2025 12:00:00 AM | 28 | 28 | 29.2 | 104 | MURO | 31.167 | 3 | 104.286
B-19388 NATIVA | 191 | CONVENCIONAL 4000 GC | MURO CONTENCION OCCIDENTAL A-B SALON COMUNAL 3 | 2025-11-29 | 12/27/2025 12:00:00 AM | 28 | 28 | 32.6 | 116 | MURO | 31.167 | 3 | 116.429
B-19388 NATIVA | 191 | CONVENCIONAL 4000 GC | MURO CONTENCION OCCIDENTAL SUPERIOR A-B SALON COMUNAL 3 | 2025-12-02 | 12/30/2025 12:00:00 AM | 28 | 28 | 31.3 | 112 | MURO | 33.367 | 3 | 111.786
B-19388 NATIVA | 191 | CONVENCIONAL 4000 GC | MURO CONTENCION OCCIDENTAL SUPERIOR A-B SALON COMUNAL 3 | 2025-12-02 | 12/30/2025 12:00:00 AM | 28 | 28 | 34.6 | 123 | MURO | 33.367 | 3 | 123.571
B-19388 NATIVA | 191 | CONVENCIONAL 4000 GC | MURO CONTENCION OCCIDENTAL SUPERIOR A-B SALON COMUNAL 3 | 2025-12-02 | 12/30/2025 12:00:00 AM | 28 | 28 | 34.2 | 122 | MURO | 33.367 | 3 | 122.143
B-19388 NATIVA | 191 | CONVENCIONAL 4000 GC | CIMENTACION Y FOSO ASCENSOR SALON COMUNAL 2 | 2025-12-05 | 1/2/2026 12:00:00 AM | 28 | 28 | 30.6 | 109 |  | 30.667 | 3 | 109.286
B-19388 NATIVA | 191 | CONVENCIONAL 4000 GC | CIMENTACION Y FOSO ASCENSOR SALON COMUNAL 2 | 2025-12-05 | 1/2/2026 12:00:00 AM | 28 | 28 | 30.7 | 110 |  | 30.667 | 3 | 109.643
B-19388 NATIVA | 191 | CONVENCIONAL 4000 GC | CIMENTACION Y FOSO ASCENSOR SALON COMUNAL 2 | 2025-12-05 | 1/2/2026 12:00:00 AM | 28 | 28 | 30.7 | 110 |  | 30.667 | 3 | 109.643
B-19388 NATIVA | 191 | IND MURO 5000 PSI | MUROS P4 AP 401-412 TORRE 5 | 2025-12-09 | 1/6/2026 12:00:00 AM | 28 | 28 | 39.7 | 142 | MURO | 41.667 | 3 | 141.786
B-19388 NATIVA | 191 | IND MURO 5000 PSI | MUROS P4 AP 401-412 TORRE 5 | 2025-12-09 | 1/6/2026 12:00:00 AM | 28 | 28 | 42.2 | 150 | MURO | 41.667 | 3 | 150.714
B-19388 NATIVA | 191 | IND MURO 5000 PSI | MUROS P4 AP 401-412 TORRE 5 | 2025-12-09 | 1/6/2026 12:00:00 AM | 28 | 28 | 43.1 | 154 | MURO | 41.667 | 3 | 153.929
B-19388 NATIVA | 191 | PLASTICO 4000 GC | PLACA PISO 1 EJES 6-8 Y C-D SALON COMUNAL 3 | 2025-12-09 | 1/6/2026 12:00:00 AM | 28 | 28 | 30.7 | 110 | PLACA | 30.167 | 3 | 109.643
B-19388 NATIVA | 191 | PLASTICO 4000 GC | PLACA PISO 1 EJES 6-8 Y C-D SALON COMUNAL 3 | 2025-12-09 | 1/6/2026 12:00:00 AM | 28 | 28 | 29 | 104 | PLACA | 30.167 | 3 | 103.571
B-19388 NATIVA | 191 | PLASTICO 4000 GC | PLACA PISO 1 EJES 6-8 Y C-D SALON COMUNAL 3 | 2025-12-09 | 1/6/2026 12:00:00 AM | 28 | 28 | 30.8 | 110 | PLACA | 30.167 | 3 | 110
B-19388 NATIVA | 191 | PLASTICO 4000 GC | CIMENTACION EJE A - B Y EJE 4 SALON COMUNAL 3 | 2025-12-10 | 1/7/2026 12:00:00 AM | 28 | 28 | 30 | 107 |  | 30.4 | 3 | 107.143
B-19388 NATIVA | 191 | PLASTICO 4000 GC | CIMENTACION EJE A - B Y EJE 4 SALON COMUNAL 3 | 2025-12-10 | 1/7/2026 12:00:00 AM | 28 | 28 | 31.2 | 111 |  | 30.4 | 3 | 111.429
B-19388 NATIVA | 191 | PLASTICO 4000 GC | CIMENTACION EJE A - B Y EJE 4 SALON COMUNAL 3 | 2025-12-10 | 1/7/2026 12:00:00 AM | 28 | 28 | 30 | 107 |  | 30.4 | 3 | 107.143
B-19388 NATIVA | 191 | PLASTICO 4000 GC | PARTE INFERIOR MURO DE CONTENCION SUR EJE 4 SALON COMUNAL 3 | 2025-12-15 | 1/12/2026 12:00:00 AM | 28 | 28 | 38.2 | 136 | MURO | 35.633 | 3 | 136.429
B-19388 NATIVA | 191 | PLASTICO 4000 GC | PARTE INFERIOR MURO DE CONTENCION SUR EJE 4 SALON COMUNAL 3 | 2025-12-15 | 1/12/2026 12:00:00 AM | 28 | 28 | 35.4 | 126 | MURO | 35.633 | 3 | 126.429
B-19388 NATIVA | 191 | PLASTICO 4000 GC | PARTE INFERIOR MURO DE CONTENCION SUR EJE 4 SALON COMUNAL 3 | 2025-12-15 | 1/12/2026 12:00:00 AM | 28 | 28 | 33.3 | 119 | MURO | 35.633 | 3 | 118.929
B-19388 NATIVA | 191 | C. S. IND. MURO 4000PSI TM 1/2" | COLUMNAS PISO 1 EJES D-7 Y D-8 Y SOTANO EJE B-4 | 2025-12-13 | 1/10/2026 12:00:00 AM | 28 | 28 | 29.2 | 104 |  | 29.9 | 3 | 104.286
B-19388 NATIVA | 191 | C. S. IND. MURO 4000PSI TM 1/2" | COLUMNAS PISO 1 EJES D-7 Y D-8 Y SOTANO EJE B-4 | 2025-12-13 | 1/10/2026 12:00:00 AM | 28 | 28 | 29.3 | 105 |  | 29.9 | 3 | 104.643
B-19388 NATIVA | 191 | C. S. IND. MURO 4000PSI TM 1/2" | COLUMNAS PISO 1 EJES D-7 Y D-8 Y SOTANO EJE B-4 | 2025-12-13 | 1/10/2026 12:00:00 AM | 28 | 28 | 31.2 | 111 |  | 29.9 | 3 | 111.429
B-19388 NATIVA | 191 | PLASTICO 4000 GC | PARTE SUPERIOR MURO DE CONTENCION SUR EJE 4 SALON COMUNAL 3 | 2025-12-16 | 1/13/2026 12:00:00 AM | 28 | 28 | 34.1 | 122 | MURO | 33.533 | 3 | 121.786
B-19388 NATIVA | 191 | PLASTICO 4000 GC | PARTE SUPERIOR MURO DE CONTENCION SUR EJE 4 SALON COMUNAL 3 | 2025-12-16 | 1/13/2026 12:00:00 AM | 28 | 28 | 31.8 | 113 | MURO | 33.533 | 3 | 113.571
B-19388 NATIVA | 191 | PLASTICO 4000 GC | PARTE SUPERIOR MURO DE CONTENCION SUR EJE 4 SALON COMUNAL 3 | 2025-12-16 | 1/13/2026 12:00:00 AM | 28 | 28 | 34.7 | 124 | MURO | 33.533 | 3 | 123.929
B-19388 NATIVA | 191 | IND. MURO 4000 PSI | MUROS ASCENSOR PISO 1 SALON COMUNAL 3 | 2025-12-17 | 1/14/2026 12:00:00 AM | 28 | 28 | 31.6 | 113 | MURO | 30.767 | 3 | 112.857
B-19388 NATIVA | 191 | IND. MURO 4000 PSI | MUROS ASCENSOR PISO 1 SALON COMUNAL 3 | 2025-12-17 | 1/14/2026 12:00:00 AM | 28 | 28 | 31 | 111 | MURO | 30.767 | 3 | 110.714
B-19388 NATIVA | 191 | IND. MURO 4000 PSI | MUROS ASCENSOR PISO 1 SALON COMUNAL 3 | 2025-12-17 | 1/14/2026 12:00:00 AM | 28 | 28 | 29.7 | 106 | MURO | 30.767 | 3 | 106.071
B-19388 NATIVA | 191 | CONVENCIONAL 4000 GC 6" | MUROS ESCALERA Y ASCENSOR SOTANO SALON COMUNAL 2 | 2025-12-18 | 1/15/2026 12:00:00 AM | 28 | 28 | 31.2 | 111 | MURO | 30.933 | 3 | 111.429
B-19388 NATIVA | 191 | CONVENCIONAL 4000 GC 6" | MUROS ESCALERA Y ASCENSOR SOTANO SALON COMUNAL 2 | 2025-12-18 | 1/15/2026 12:00:00 AM | 28 | 28 | 30.7 | 110 | MURO | 30.933 | 3 | 109.643
B-19388 NATIVA | 191 | CONVENCIONAL 4000 GC 6" | MUROS ESCALERA Y ASCENSOR SOTANO SALON COMUNAL 2 | 2025-12-18 | 1/15/2026 12:00:00 AM | 28 | 28 | 30.9 | 110 | MURO | 30.933 | 3 | 110.357
B-19388 NATIVA | 191 | CONVENCIONAL 4000 GC 6" | PLACA PISO 1 EJES 3-4 Y A-C SALON COMUNAL 3 | 2025-12-19 | 1/16/2026 12:00:00 AM | 28 | 28 | 27.9 | 99 | PLACA | 27.167 | 3 | 99.643
B-19388 NATIVA | 191 | CONVENCIONAL 4000 GC 6" | PLACA PISO 1 EJES 3-4 Y A-C SALON COMUNAL 3 | 2025-12-19 | 1/16/2026 12:00:00 AM | 28 | 28 | 26.8 | 96 | PLACA | 27.167 | 3 | 95.714
B-19388 NATIVA | 191 | CONVENCIONAL 4000 GC 6" | PLACA PISO 1 EJES 3-4 Y A-C SALON COMUNAL 3 | 2025-12-19 | 1/16/2026 12:00:00 AM | 28 | 28 | 26.8 | 96 | PLACA | 27.167 | 3 | 95.714
B-19388 NATIVA | 191 | IND MUROS 4000 PSI | COLUMNAS PISO 1 EJES 3-4 A-C SALON COMUNAL 3 | 2026-01-17 | 2/14/2026 12:00:00 AM | 28 | 28 | 29.6 | 106 |  | 30.633 | 3 | 105.714
B-19388 NATIVA | 191 | IND MUROS 4000 PSI | COLUMNAS PISO 1 EJES 3-4 A-C SALON COMUNAL 3 | 2026-01-17 | 2/14/2026 12:00:00 AM | 28 | 28 | 31.8 | 114 |  | 30.633 | 3 | 113.571
B-19388 NATIVA | 191 | IND MUROS 4000 PSI | COLUMNAS PISO 1 EJES 3-4 A-C SALON COMUNAL 3 | 2026-01-17 | 2/14/2026 12:00:00 AM | 28 | 28 | 30.5 | 109 |  | 30.633 | 3 | 108.929
B-19388 NATIVA | 191 | IND MUROS 4000 PSI | MUROS ESCALERAS PISO 1 SALON COMUNAL 3 | 2026-01-21 | 2/18/2026 12:00:00 AM | 28 | 28 | 32.7 | 117 | MURO | 32.667 | 3 | 116.786
B-19388 NATIVA | 191 | IND MUROS 4000 PSI | MUROS ESCALERAS PISO 1 SALON COMUNAL 3 | 2026-01-21 | 2/18/2026 12:00:00 AM | 28 | 28 | 34.5 | 123 | MURO | 32.667 | 3 | 123.214
B-19388 NATIVA | 191 | IND MUROS 4000 PSI | MUROS ESCALERAS PISO 1 SALON COMUNAL 3 | 2026-01-21 | 2/18/2026 12:00:00 AM | 28 | 28 | 30.8 | 110 | MURO | 32.667 | 3 | 110
B-19388 NATIVA | 191 | CONVENCIONAL 4000 GC 6" | CIMENTACION EJES 8-9 Y CD, ZARPA COSTADO SUR DESDE MITAD EJE 4-5 A MITAD DE EJE 5-6 SALON COMUNAL 3 | 2026-01-23 | 2/20/2026 12:00:00 AM | 28 | 28 | 32.7 | 117 |  | 29.6 | 3 | 116.786
B-19388 NATIVA | 191 | CONVENCIONAL 4000 GC 6" | CIMENTACION EJES 8-9 Y CD, ZARPA COSTADO SUR DESDE MITAD EJE 4-5 A MITAD DE EJE 5-6 SALON COMUNAL 3 | 2026-01-23 | 2/20/2026 12:00:00 AM | 28 | 28 | 26.4 | 94 |  | 29.6 | 3 | 94.286
B-19388 NATIVA | 191 | CONVENCIONAL 4000 GC 6" | CIMENTACION EJES 8-9 Y CD, ZARPA COSTADO SUR DESDE MITAD EJE 4-5 A MITAD DE EJE 5-6 SALON COMUNAL 3 | 2026-01-23 | 2/20/2026 12:00:00 AM | 28 | 28 | 29.7 | 106 |  | 29.6 | 3 | 106.071
B-19388 NATIVA | 191 | CONVENCIONAL 4000 GC 6" | MURO CONTENCION INFERIOR COSTADO SUR DESDE MITAD EJE 4-5 A MITAD DE EJE 5-6 SALON COMUNAL 3 | 2026-01-24 | 2/21/2026 12:00:00 AM | 28 | 28 | 28.6 | 102 | MURO | 29.4 | 3 | 102.143
B-19388 NATIVA | 191 | CONVENCIONAL 4000 GC 6" | MURO CONTENCION INFERIOR COSTADO SUR DESDE MITAD EJE 4-5 A MITAD DE EJE 5-6 SALON COMUNAL 3 | 2026-01-24 | 2/21/2026 12:00:00 AM | 28 | 28 | 31.3 | 112 | MURO | 29.4 | 3 | 111.786
B-19388 NATIVA | 191 | CONVENCIONAL 4000 GC 6" | MURO CONTENCION INFERIOR COSTADO SUR DESDE MITAD EJE 4-5 A MITAD DE EJE 5-6 SALON COMUNAL 3 | 2026-01-24 | 2/21/2026 12:00:00 AM | 28 | 28 | 28.3 | 101 | MURO | 29.4 | 3 | 101.071
B-19388 NATIVA | 191 | CONVENCIONAL 4000 GC 6" | CIMENTACION EJES 4-6 Y A'-C SALON COMUNAL 3 | 2026-01-24 | 2/21/2026 12:00:00 AM | 28 | 28 | 27.6 | 98 |  | 28.033 | 3 | 98.571
B-19388 NATIVA | 191 | CONVENCIONAL 4000 GC 6" | CIMENTACION EJES 4-6 Y A'-C SALON COMUNAL 3 | 2026-01-24 | 2/21/2026 12:00:00 AM | 28 | 28 | 25.8 | 92 |  | 28.033 | 3 | 92.143
B-19388 NATIVA | 191 | CONVENCIONAL 4000 GC 6" | CIMENTACION EJES 4-6 Y A'-C SALON COMUNAL 3 | 2026-01-24 | 2/21/2026 12:00:00 AM | 28 | 28 | 30.7 | 110 |  | 28.033 | 3 | 109.643
B-19388 NATIVA | 191 | CONVENCIONAL 4000 GC 6" | MURO CONTENCION SUPERIOR COSTADO SUR DESDE MITAD EJE 4-5 A MITAD DE EJE 5-6 SALON COMUNAL 3 | 2026-01-27 | 2/24/2026 12:00:00 AM | 28 | 28 | 31.5 | 112 | MURO | 33.3 | 3 | 112.5
B-19388 NATIVA | 191 | CONVENCIONAL 4000 GC 6" | MURO CONTENCION SUPERIOR COSTADO SUR DESDE MITAD EJE 4-5 A MITAD DE EJE 5-6 SALON COMUNAL 3 | 2026-01-27 | 2/24/2026 12:00:00 AM | 28 | 28 | 33.6 | 120 | MURO | 33.3 | 3 | 120
B-19388 NATIVA | 191 | CONVENCIONAL 4000 GC 6" | MURO CONTENCION SUPERIOR COSTADO SUR DESDE MITAD EJE 4-5 A MITAD DE EJE 5-6 SALON COMUNAL 3 | 2026-01-27 | 2/24/2026 12:00:00 AM | 28 | 28 | 34.8 | 124 | MURO | 33.3 | 3 | 124.286
B-19388 NATIVA | 191 | IND. MURO GF 4000 PSI | COLUMNAS SOTANO B-5, C-9 Y D-9 | 2026-01-28 | 2/25/2026 12:00:00 AM | 28 | 28 | 31.2 | 112 |  | 31.833 | 3 | 111.429
B-19388 NATIVA | 191 | IND. MURO GF 4000 PSI | COLUMNAS SOTANO B-5, C-9 Y D-9 | 2026-01-28 | 2/25/2026 12:00:00 AM | 28 | 28 | 31.9 | 114 |  | 31.833 | 3 | 113.929
B-19388 NATIVA | 191 | IND. MURO GF 4000 PSI | COLUMNAS SOTANO B-5, C-9 Y D-9 | 2026-01-28 | 2/25/2026 12:00:00 AM | 28 | 28 | 32.4 | 116 |  | 31.833 | 3 | 115.714
B-19388 NATIVA | 191 | CONVENCIONAL 4000 PSI GC | PLACA PISO 1 EJES A-C Y 4-5 SALON COMUNAL 3 | 2026-01-31 | 2/28/2026 12:00:00 AM | 28 | 28 | 31.4 | 112 | PLACA | 29.767 | 3 | 112.143
B-19388 NATIVA | 191 | CONVENCIONAL 4000 PSI GC | PLACA PISO 1 EJES A-C Y 4-5 SALON COMUNAL 3 | 2026-01-31 | 2/28/2026 12:00:00 AM | 28 | 28 | 28.4 | 101 | PLACA | 29.767 | 3 | 101.429
B-19388 NATIVA | 191 | CONVENCIONAL 4000 PSI GC | PLACA PISO 1 EJES A-C Y 4-5 SALON COMUNAL 3 | 2026-01-31 | 2/28/2026 12:00:00 AM | 28 | 28 | 29.5 | 105 | PLACA | 29.767 | 3 | 105.357
B-19388 NATIVA | 191 | IND MURO 4000 PSI GF | COLUMNAS PISO 1 EJES A-5 Y B-5 COMUNAL 3 | 2026-02-04 | 3/4/2026 12:00:00 AM | 28 | 28 | 35.5 | 127 |  | 35.167 | 3 | 126.786
B-19388 NATIVA | 191 | IND MURO 4000 PSI GF | COLUMNAS PISO 1 EJES A-5 Y B-5 COMUNAL 3 | 2026-02-04 | 3/4/2026 12:00:00 AM | 28 | 28 | 34.2 | 122 |  | 35.167 | 3 | 122.143
B-19388 NATIVA | 191 | IND MURO 4000 PSI GF | COLUMNAS PISO 1 EJES A-5 Y B-5 COMUNAL 3 | 2026-02-04 | 3/4/2026 12:00:00 AM | 28 | 28 | 35.8 | 128 |  | 35.167 | 3 | 127.857
B-19388 NATIVA | 191 | CONVENCIONAL 4000 PSI GC | CIMENTACION EJE 6 SALON COMUNAL 3 | 2026-02-07 | 3/7/2026 12:00:00 AM | 28 | 28 | 33.5 | 120 |  | 30.833 | 3 | 119.643
B-19388 NATIVA | 191 | CONVENCIONAL 4000 PSI GC | CIMENTACION EJE 6 SALON COMUNAL 3 | 2026-02-07 | 3/7/2026 12:00:00 AM | 28 | 28 | 27.4 | 98 |  | 30.833 | 3 | 97.857
B-19388 NATIVA | 191 | CONVENCIONAL 4000 PSI GC | CIMENTACION EJE 6 SALON COMUNAL 3 | 2026-02-07 | 3/7/2026 12:00:00 AM | 28 | 28 | 31.6 | 113 |  | 30.833 | 3 | 112.857
B-19388 NATIVA | 191 | CONVENCIONAL 4000 PSI GC | PLACA PISO 2 EJES C-E 4-6 SALON COMUNAL 3 | 2026-02-09 | 3/9/2026 12:00:00 AM | 28 | 28 | 28.7 | 102 | PLACA | 29 | 3 | 102.5
B-19388 NATIVA | 191 | CONVENCIONAL 4000 PSI GC | PLACA PISO 2 EJES C-E 4-6 SALON COMUNAL 3 | 2026-02-09 | 3/9/2026 12:00:00 AM | 28 | 28 | 28.5 | 102 | PLACA | 29 | 3 | 101.786
B-19388 NATIVA | 191 | CONVENCIONAL 4000 PSI GC | PLACA PISO 2 EJES C-E 4-6 SALON COMUNAL 3 | 2026-02-09 | 3/9/2026 12:00:00 AM | 28 | 28 | 29.8 | 106 | PLACA | 29 | 3 | 106.429
B-19388 NATIVA | 191 | CONVENCIONAL 4000 PSI GC | MURO CONTENCION PARTE INFERIOR EJE 5-6 COSTADO SUR COMUNAL 3 | 2026-02-10 | 3/10/2026 12:00:00 AM | 28 | 28 | 35 | 125 | MURO | 33.7 | 3 | 125
B-19388 NATIVA | 191 | CONVENCIONAL 4000 PSI GC | MURO CONTENCION PARTE INFERIOR EJE 5-6 COSTADO SUR COMUNAL 3 | 2026-02-10 | 3/10/2026 12:00:00 AM | 28 | 28 | 30.8 | 110 | MURO | 33.7 | 3 | 110
B-19388 NATIVA | 191 | CONVENCIONAL 4000 PSI GC | MURO CONTENCION PARTE INFERIOR EJE 5-6 COSTADO SUR COMUNAL 3 | 2026-02-10 | 3/10/2026 12:00:00 AM | 28 | 28 | 35.3 | 126 | MURO | 33.7 | 3 | 126.071
B-19388 NATIVA | 191 | CONVENCIONAL 4000 PSI GC | MURO CONTENCION PARTE SUPERIOR COSTADO SUR EJE 5-6 SALON COMUNAL 3 | 2026-02-11 | 3/11/2026 12:00:00 AM | 28 | 28 | 37 | 132 | MURO | 36.2 | 3 | 132.143
B-19388 NATIVA | 191 | CONVENCIONAL 4000 PSI GC | MURO CONTENCION PARTE SUPERIOR COSTADO SUR EJE 5-6 SALON COMUNAL 3 | 2026-02-11 | 3/11/2026 12:00:00 AM | 28 | 28 | 37.1 | 132 | MURO | 36.2 | 3 | 132.5
B-19388 NATIVA | 191 | CONVENCIONAL 4000 PSI GC | MURO CONTENCION PARTE SUPERIOR COSTADO SUR EJE 5-6 SALON COMUNAL 3 | 2026-02-11 | 3/11/2026 12:00:00 AM | 28 | 28 | 34.5 | 123 | MURO | 36.2 | 3 | 123.214
B-19388 NATIVA | 191 | IND MURO 4000 GF | COLUMNAS PISO 1 EJES 5-A Y 5-B SALON COMUNAL 3 | 2026-02-11 | 3/11/2026 12:00:00 AM | 28 | 28 | 27.7 | 99 |  | 25.367 | 3 | 98.929
B-19388 NATIVA | 191 | IND MURO 4000 GF | COLUMNAS PISO 1 EJES 5-A Y 5-B SALON COMUNAL 3 | 2026-02-11 | 3/11/2026 12:00:00 AM | 28 | 28 | 23.8 | 85 |  | 25.367 | 3 | 85
B-19388 NATIVA | 191 | IND MURO 4000 GF | COLUMNAS PISO 1 EJES 5-A Y 5-B SALON COMUNAL 3 | 2026-02-11 | 3/11/2026 12:00:00 AM | 28 | 28 | 24.6 | 88 |  | 25.367 | 3 | 87.857
B-19388 NATIVA | 191 | CONVENCIONAL 4000 PSI GC | PLACA PISO 1 EJES C-D Y 8-9 SALON COMUNAL 3 | 2026-02-12 | 3/12/2026 12:00:00 AM | 28 | 28 | 27.6 | 99 | PLACA | 26.1 | 3 | 98.571
B-19388 NATIVA | 191 | CONVENCIONAL 4000 PSI GC | PLACA PISO 1 EJES C-D Y 8-9 SALON COMUNAL 3 | 2026-02-12 | 3/12/2026 12:00:00 AM | 28 | 28 | 24.2 | 86 | PLACA | 26.1 | 3 | 86.429
B-19388 NATIVA | 191 | CONVENCIONAL 4000 PSI GC | PLACA PISO 1 EJES C-D Y 8-9 SALON COMUNAL 3 | 2026-02-12 | 3/12/2026 12:00:00 AM | 28 | 28 | 26.5 | 95 | PLACA | 26.1 | 3 | 94.643
B-19388 NATIVA | 191 | IND MUROS 4000 PSI GF | COLUMNAS PISO 2 C-E Y 4-6 COMUNAL 3 | 2026-02-13 | 3/13/2026 12:00:00 AM | 28 | 28 | 27.4 | 98 |  | 28.233 | 3 | 97.857
B-19388 NATIVA | 191 | IND MUROS 4000 PSI GF | COLUMNAS PISO 2 C-E Y 4-6 COMUNAL 3 | 2026-02-13 | 3/13/2026 12:00:00 AM | 28 | 28 | 30 | 107 |  | 28.233 | 3 | 107.143
B-19388 NATIVA | 191 | IND MUROS 4000 PSI GF | COLUMNAS PISO 2 C-E Y 4-6 COMUNAL 3 | 2026-02-13 | 3/13/2026 12:00:00 AM | 28 | 28 | 27.3 | 98 |  | 28.233 | 3 | 97.5
B-19388 NATIVA | 191 | CONVENCIONAL 4000 PSI GC | PLACA PISO 2 EJES A-C Y 3-5 SALON COMUNAL 3 | 2026-02-16 | 3/16/2026 12:00:00 AM | 28 | 28 | 33.4 | 119 | PLACA | 33.6 | 6 | 119.286
B-19388 NATIVA | 191 | CONVENCIONAL 4000 PSI GC | PLACA PISO 2 EJES A-C Y 3-5 SALON COMUNAL 3 | 2026-02-16 | 3/16/2026 12:00:00 AM | 28 | 28 | 35.5 | 127 | PLACA | 33.6 | 6 | 126.786
B-19388 NATIVA | 191 | CONVENCIONAL 4000 PSI GC | PLACA PISO 2 EJES A-C Y 3-5 SALON COMUNAL 3 | 2026-02-16 | 3/16/2026 12:00:00 AM | 28 | 28 | 37.1 | 132 | PLACA | 33.6 | 6 | 132.5
B-19388 NATIVA | 191 | CONVENCIONAL 4000 PSI GC | PLACA PISO 2 EJES A-C Y 3-5 SALON COMUNAL 3 | 2026-02-16 | 3/16/2026 12:00:00 AM | 28 | 28 | 33.2 | 119 | PLACA | 33.6 | 6 | 118.571
B-19388 NATIVA | 191 | CONVENCIONAL 4000 PSI GC | PLACA PISO 2 EJES A-C Y 3-5 SALON COMUNAL 3 | 2026-02-16 | 3/16/2026 12:00:00 AM | 28 | 28 | 30 | 107 | PLACA | 33.6 | 6 | 107.143
B-19388 NATIVA | 191 | CONVENCIONAL 4000 PSI GC | PLACA PISO 2 EJES A-C Y 3-5 SALON COMUNAL 3 | 2026-02-16 | 3/16/2026 12:00:00 AM | 28 | 28 | 32.4 | 116 | PLACA | 33.6 | 6 | 115.714
B-19388 NATIVA | 191 | CONVENCIONAL 4000 PSI GC | PLACA PISO 1 EJES A-C 5 -6 | 2026-02-18 | 3/18/2026 12:00:00 AM | 28 | 28 | 33.1 | 118 | PLACA | 28.067 | 3 | 118.214
B-19388 NATIVA | 191 | CONVENCIONAL 4000 PSI GC | PLACA PISO 1 EJES A-C 5 -6 | 2026-02-18 | 3/18/2026 12:00:00 AM | 28 | 28 | 21.2 | 76 | PLACA | 28.067 | 3 | 75.714
B-19388 NATIVA | 191 | CONVENCIONAL 4000 PSI GC | PLACA PISO 1 EJES A-C 5 -6 | 2026-02-18 | 3/18/2026 12:00:00 AM | 28 | 28 | 29.9 | 107 | PLACA | 28.067 | 3 | 106.786
B-19388 NATIVA | 191 | CONVENCIONAL 4000 PSI GC | COLUMNAS P2 A-C 3 -5 SALON COMUNAL 3 | 2026-02-19 | 3/19/2026 12:00:00 AM | 28 | 28 | 30.4 | 109 |  | 29.9 | 3 | 108.571
B-19388 NATIVA | 191 | CONVENCIONAL 4000 PSI GC | COLUMNAS P2 A-C 3 -5 SALON COMUNAL 3 | 2026-02-19 | 3/19/2026 12:00:00 AM | 28 | 28 | 30.7 | 110 |  | 29.9 | 3 | 109.643
B-19388 NATIVA | 191 | CONVENCIONAL 4000 PSI GC | COLUMNAS P2 A-C 3 -5 SALON COMUNAL 3 | 2026-02-19 | 3/19/2026 12:00:00 AM | 28 | 28 | 28.6 | 102 |  | 29.9 | 3 | 102.143
B-19388 NATIVA | 191 | CONVENCIONAL 4000 PSI GC | COLUMNAS P1 6-A Y 6-B, P1 9-C Y 9-D SALON COMUNAL 3 | 2026-02-20 | 3/20/2026 12:00:00 AM | 28 | 28 | 30.7 | 109 |  | 30.867 | 3 | 109.643
B-19388 NATIVA | 191 | CONVENCIONAL 4000 PSI GC | COLUMNAS P1 6-A Y 6-B, P1 9-C Y 9-D SALON COMUNAL 3 | 2026-02-20 | 3/20/2026 12:00:00 AM | 28 | 28 | 31.2 | 112 |  | 30.867 | 3 | 111.429
B-19388 NATIVA | 191 | CONVENCIONAL 4000 PSI GC | COLUMNAS P1 6-A Y 6-B, P1 9-C Y 9-D SALON COMUNAL 3 | 2026-02-20 | 3/20/2026 12:00:00 AM | 28 | 28 | 30.7 | 110 |  | 30.867 | 3 | 109.643
B-19388 NATIVA | 191 | CONVENCIONAL 4000 PSI GC | PLACA PISO 2 EJES C-E 6-8 SALON COMUNAL 3 | 2026-02-23 | 3/23/2026 12:00:00 AM | 28 | 28 | 34.3 | 123 | PLACA | 34.967 | 3 | 122.5
B-19388 NATIVA | 191 | CONVENCIONAL 4000 PSI GC | PLACA PISO 2 EJES C-E 6-8 SALON COMUNAL 3 | 2026-02-23 | 3/23/2026 12:00:00 AM | 28 | 28 | 36.3 | 130 | PLACA | 34.967 | 3 | 129.643
B-19388 NATIVA | 191 | CONVENCIONAL 4000 PSI GC | PLACA PISO 2 EJES C-E 6-8 SALON COMUNAL 3 | 2026-02-23 | 3/23/2026 12:00:00 AM | 28 | 28 | 34.3 | 122 | PLACA | 34.967 | 3 | 122.5
B-19388 NATIVA | 191 | CONVENCIONAL 4000 PSI GC | ZARPA COSTADO SUR EJES 6-7 SALON COMUNAL 3 | 2026-02-24 | 3/24/2026 12:00:00 AM | 28 | 28 | 36 | 128 |  | 39.733 | 3 | 128.571
B-19388 NATIVA | 191 | CONVENCIONAL 4000 PSI GC | ZARPA COSTADO SUR EJES 6-7 SALON COMUNAL 3 | 2026-02-24 | 3/24/2026 12:00:00 AM | 28 | 28 | 40.9 | 146 |  | 39.733 | 3 | 146.071
B-19388 NATIVA | 191 | CONVENCIONAL 4000 PSI GC | ZARPA COSTADO SUR EJES 6-7 SALON COMUNAL 3 | 2026-02-24 | 3/24/2026 12:00:00 AM | 28 | 28 | 42.3 | 151 |  | 39.733 | 3 | 151.071
B-19388 NATIVA | 191 | CONVENCIONAL 4000 PSI GC | MURO CONTENCION PARTE INFERIOR SUR EJES 6-7 SAOL COMUNAL 3 | 2026-02-25 | 3/25/2026 12:00:00 AM | 28 | 28 | 38.1 | 136 | MURO | 37.5 | 3 | 136.071
B-19388 NATIVA | 191 | CONVENCIONAL 4000 PSI GC | MURO CONTENCION PARTE INFERIOR SUR EJES 6-7 SAOL COMUNAL 3 | 2026-02-25 | 3/25/2026 12:00:00 AM | 28 | 28 | 36.8 | 132 | MURO | 37.5 | 3 | 131.429
B-19388 NATIVA | 191 | CONVENCIONAL 4000 PSI GC | MURO CONTENCION PARTE INFERIOR SUR EJES 6-7 SAOL COMUNAL 3 | 2026-02-25 | 3/25/2026 12:00:00 AM | 28 | 28 | 37.6 | 134 | MURO | 37.5 | 3 | 134.286
B-19388 NATIVA | 191 | CONVENCIONAL 4000 PSI GC | PLACA PISO 2 EJES 5-6 A-C SALON COMUNAL 3 | 2026-02-26 | 3/26/2026 12:00:00 AM | 28 | 28 | 30 | 107 | PLACA | 31.133 | 3 | 107.143
B-19388 NATIVA | 191 | CONVENCIONAL 4000 PSI GC | PLACA PISO 2 EJES 5-6 A-C SALON COMUNAL 3 | 2026-02-26 | 3/26/2026 12:00:00 AM | 28 | 28 | 34.3 | 122 | PLACA | 31.133 | 3 | 122.5
B-19388 NATIVA | 191 | CONVENCIONAL 4000 PSI GC | PLACA PISO 2 EJES 5-6 A-C SALON COMUNAL 3 | 2026-02-26 | 3/26/2026 12:00:00 AM | 28 | 28 | 29.1 | 104 | PLACA | 31.133 | 3 | 103.929
B-19388 NATIVA | 191 | CONVENCIONAL 4000 PSI GC | MUROS ASCENSOR PISO 2, COLUMNAS P2 6-A 6-B 7-D 8-D SALON COMUNAL 3 | 2026-02-27 | 3/27/2026 12:00:00 AM | 28 | 28 | 32 | 114 | MURO | 32.233 | 3 | 114.286
B-19388 NATIVA | 191 | CONVENCIONAL 4000 PSI GC | MUROS ASCENSOR PISO 2, COLUMNAS P2 6-A 6-B 7-D 8-D SALON COMUNAL 3 | 2026-02-27 | 3/27/2026 12:00:00 AM | 28 | 28 | 31.4 | 112 | MURO | 32.233 | 3 | 112.143
B-19388 NATIVA | 191 | CONVENCIONAL 4000 PSI GC | MUROS ASCENSOR PISO 2, COLUMNAS P2 6-A 6-B 7-D 8-D SALON COMUNAL 3 | 2026-02-27 | 3/27/2026 12:00:00 AM | 28 | 28 | 33.3 | 119 | MURO | 32.233 | 3 | 118.929
B-19388 NATIVA | 191 | CONVENCIONAL 4000 PSI GC | MURO CONTENCION PARTE SUPERIOR SUR EJES 6 - 7 SALON COMUNAL 3 | 2026-02-27 | 3/27/2026 12:00:00 AM | 28 | 28 | 37.6 | 134 | MURO | 33.967 | 3 | 134.286
B-19388 NATIVA | 191 | CONVENCIONAL 4000 PSI GC | MURO CONTENCION PARTE SUPERIOR SUR EJES 6 - 7 SALON COMUNAL 3 | 2026-02-27 | 3/27/2026 12:00:00 AM | 28 | 28 | 38.4 | 137 | MURO | 33.967 | 3 | 137.143
B-19388 NATIVA | 191 | CONVENCIONAL 4000 PSI GC | MURO CONTENCION PARTE SUPERIOR SUR EJES 6 - 7 SALON COMUNAL 3 | 2026-02-27 | 3/27/2026 12:00:00 AM | 28 | 28 | 25.9 | 92 | MURO | 33.967 | 3 | 92.5
B-19388 NATIVA | 191 | IND MUROS 4000 PSI GF | MUROS ESCALERAS PISO 2 SALON COMUNAL 3 | 2026-03-05 | 4/2/2026 12:00:00 AM | 28 | 28 | 27.4 | 98 | MURO | 28.4 | 3 | 97.857
B-19388 NATIVA | 191 | IND MUROS 4000 PSI GF | MUROS ESCALERAS PISO 2 SALON COMUNAL 3 | 2026-03-05 | 4/2/2026 12:00:00 AM | 28 | 28 | 29.9 | 107 | MURO | 28.4 | 3 | 106.786
B-19388 NATIVA | 191 | IND MUROS 4000 PSI GF | MUROS ESCALERAS PISO 2 SALON COMUNAL 3 | 2026-03-05 | 4/2/2026 12:00:00 AM | 28 | 28 | 27.9 | 100 | MURO | 28.4 | 3 | 99.643
B-19388 NATIVA | 191 | IND MUROS 4000 PSI GF | PLACA PISO 2 EJES A-C 8-7 SALON COMUNAL 3 | 2026-03-06 | 4/3/2026 12:00:00 AM | 28 | 28 | 39.8 | 142 | PLACA | 40.1 | 3 | 142.143
B-19388 NATIVA | 191 | IND MUROS 4000 PSI GF | PLACA PISO 2 EJES A-C 8-7 SALON COMUNAL 3 | 2026-03-06 | 4/3/2026 12:00:00 AM | 28 | 28 | 44.7 | 160 | PLACA | 40.1 | 3 | 159.643
B-19388 NATIVA | 191 | IND MUROS 4000 PSI GF | PLACA PISO 2 EJES A-C 8-7 SALON COMUNAL 3 | 2026-03-06 | 4/3/2026 12:00:00 AM | 28 | 28 | 35.8 | 128 | PLACA | 40.1 | 3 | 127.857
B-19388 NATIVA | 191 | CONVENCIONAL 4000 PSI GC | VIGAS CIMENTACION EJE 6-7 A-C SALON COMUNAL 3 | 2026-03-09 | 4/6/2026 12:00:00 AM | 28 | 28 | 32.3 | 115 |  | 32.7 | 3 | 115.357
B-19388 NATIVA | 191 | CONVENCIONAL 4000 PSI GC | VIGAS CIMENTACION EJE 6-7 A-C SALON COMUNAL 3 | 2026-03-09 | 4/6/2026 12:00:00 AM | 28 | 28 | 32.7 | 117 |  | 32.7 | 3 | 116.786
B-19388 NATIVA | 191 | CONVENCIONAL 4000 PSI GC | VIGAS CIMENTACION EJE 6-7 A-C SALON COMUNAL 3 | 2026-03-09 | 4/6/2026 12:00:00 AM | 28 | 28 | 33.1 | 118 |  | 32.7 | 3 | 118.214
B-19388 NATIVA | 191 | CONVENCIONAL 4000 PSI GC | MURO CONTENCION PARTE INFERIOR COSTADO SUR EJES 6-7 SALON COMUNAL 3 | 2026-03-10 | 4/7/2026 12:00:00 AM | 28 | 28 | 46.3 | 165 | MURO | 45.467 | 3 | 165.357
B-19388 NATIVA | 191 | CONVENCIONAL 4000 PSI GC | MURO CONTENCION PARTE INFERIOR COSTADO SUR EJES 6-7 SALON COMUNAL 3 | 2026-03-10 | 4/7/2026 12:00:00 AM | 28 | 28 | 44.7 | 160 | MURO | 45.467 | 3 | 159.643
B-19388 NATIVA | 191 | CONVENCIONAL 4000 PSI GC | MURO CONTENCION PARTE INFERIOR COSTADO SUR EJES 6-7 SALON COMUNAL 3 | 2026-03-10 | 4/7/2026 12:00:00 AM | 28 | 28 | 45.4 | 162 | MURO | 45.467 | 3 | 162.143
B-19388 NATIVA | 191 | CONVENCIONAL 4000 PSI GC | PLACA PISO 2 EJES C-D 8-9 SALON COMUNAL 3 | 2026-03-11 | 4/8/2026 12:00:00 AM | 28 | 28 | 35.4 | 126 | PLACA | 31.733 | 3 | 126.429
B-19388 NATIVA | 191 | CONVENCIONAL 4000 PSI GC | PLACA PISO 2 EJES C-D 8-9 SALON COMUNAL 3 | 2026-03-11 | 4/8/2026 12:00:00 AM | 28 | 28 | 27.9 | 100 | PLACA | 31.733 | 3 | 99.643
B-19388 NATIVA | 191 | CONVENCIONAL 4000 PSI GC | PLACA PISO 2 EJES C-D 8-9 SALON COMUNAL 3 | 2026-03-11 | 4/8/2026 12:00:00 AM | 28 | 28 | 31.9 | 114 | PLACA | 31.733 | 3 | 113.929
B-19388 NATIVA | 191 | IND MUROS 4000 PSI GF | COLUMNA SOTANO B-7 CCOMUNAL 3 | 2026-03-11 | 4/8/2026 12:00:00 AM | 28 | 28 | 31.8 | 114 |  | 31.667 | 3 | 113.571
B-19388 NATIVA | 191 | IND MUROS 4000 PSI GF | COLUMNA SOTANO B-7 CCOMUNAL 3 | 2026-03-11 | 4/8/2026 12:00:00 AM | 28 | 28 | 33.4 | 119 |  | 31.667 | 3 | 119.286
B-19388 NATIVA | 191 | IND MUROS 4000 PSI GF | COLUMNA SOTANO B-7 CCOMUNAL 3 | 2026-03-11 | 4/8/2026 12:00:00 AM | 28 | 28 | 29.8 | 106 |  | 31.667 | 3 | 106.429
B-19388 NATIVA | 191 | CONVENCIONAL 4000 PSI GC | MURO CONTENCION PARTE SUPERIOR COSTADO SUR EJES 6-7 SALON COMUNAL 3 | 2026-03-12 | 4/9/2026 12:00:00 AM | 28 | 28 | 30.2 | 108 | MURO | 29.233 | 3 | 107.857
B-19388 NATIVA | 191 | CONVENCIONAL 4000 PSI GC | MURO CONTENCION PARTE SUPERIOR COSTADO SUR EJES 6-7 SALON COMUNAL 3 | 2026-03-12 | 4/9/2026 12:00:00 AM | 28 | 28 | 26.8 | 96 | MURO | 29.233 | 3 | 95.714
B-19388 NATIVA | 191 | CONVENCIONAL 4000 PSI GC | MURO CONTENCION PARTE SUPERIOR COSTADO SUR EJES 6-7 SALON COMUNAL 3 | 2026-03-12 | 4/9/2026 12:00:00 AM | 28 | 28 | 30.7 | 110 | MURO | 29.233 | 3 | 109.643
B-19388 NATIVA | 191 | CONVENCIONAL 4000 PSI GC | ZARPA COSTADO SUR EJES 7-8 SALON COMUNAL 3 | 2026-03-18 | 4/15/2026 12:00:00 AM | 28 | 28 | 37.9 | 135 |  | 38.8 | 3 | 135.357
B-19388 NATIVA | 191 | CONVENCIONAL 4000 PSI GC | ZARPA COSTADO SUR EJES 7-8 SALON COMUNAL 3 | 2026-03-18 | 4/15/2026 12:00:00 AM | 28 | 28 | 38.2 | 136 |  | 38.8 | 3 | 136.429
B-19388 NATIVA | 191 | CONVENCIONAL 4000 PSI GC | ZARPA COSTADO SUR EJES 7-8 SALON COMUNAL 3 | 2026-03-18 | 4/15/2026 12:00:00 AM | 28 | 28 | 40.3 | 144 |  | 38.8 | 3 | 143.929
B-19388 NATIVA | 191 | CONVENCIONAL 4000 PSI GC | MURO CONTENCION INFERIOR COSTADO SUR EJES 7-8 SALON COMUNAL 3 | 2026-03-19 | 4/16/2026 12:00:00 AM | 28 | 28 | 29 | 104 | MURO | 31.033 | 3 | 103.571
B-19388 NATIVA | 191 | CONVENCIONAL 4000 PSI GC | MURO CONTENCION INFERIOR COSTADO SUR EJES 7-8 SALON COMUNAL 3 | 2026-03-19 | 4/16/2026 12:00:00 AM | 28 | 28 | 31 | 111 | MURO | 31.033 | 3 | 110.714
B-19388 NATIVA | 191 | CONVENCIONAL 4000 PSI GC | MURO CONTENCION INFERIOR COSTADO SUR EJES 7-8 SALON COMUNAL 3 | 2026-03-19 | 4/16/2026 12:00:00 AM | 28 | 28 | 33.1 | 118 | MURO | 31.033 | 3 | 118.214
B-19388 NATIVA | 191 | CONVENCIONAL 4000 PSI GC | MURO CONTENCION SUPERIOR COSTADO SUR EJES 7-8 SALON COMUNAL 3 | 2026-03-20 | 4/17/2026 12:00:00 AM | 28 | 28 | 36 | 128 | MURO | 34 | 3 | 128.571
B-19388 NATIVA | 191 | CONVENCIONAL 4000 PSI GC | MURO CONTENCION SUPERIOR COSTADO SUR EJES 7-8 SALON COMUNAL 3 | 2026-03-20 | 4/17/2026 12:00:00 AM | 28 | 28 | 38.1 | 136 | MURO | 34 | 3 | 136.071
B-19388 NATIVA | 191 | CONVENCIONAL 4000 PSI GC | MURO CONTENCION SUPERIOR COSTADO SUR EJES 7-8 SALON COMUNAL 3 | 2026-03-20 | 4/17/2026 12:00:00 AM | 28 | 28 | 27.9 | 100 | MURO | 34 | 3 | 99.643
B-19388 NATIVA | 191 | CONVENCIONAL 4000 PSI GC | PLACA PISO 3 EJES A-C HASTA EJE 5 SALON COMUNAL 3 | 2026-03-21 | 4/18/2026 12:00:00 AM | 28 | 28 | 28.6 | 102 | PLACA | 28.733 | 3 | 102.143
B-19388 NATIVA | 191 | CONVENCIONAL 4000 PSI GC | PLACA PISO 3 EJES A-C HASTA EJE 5 SALON COMUNAL 3 | 2026-03-21 | 4/18/2026 12:00:00 AM | 28 | 28 | 29.3 | 105 | PLACA | 28.733 | 3 | 104.643
B-19388 NATIVA | 191 | CONVENCIONAL 4000 PSI GC | PLACA PISO 3 EJES A-C HASTA EJE 5 SALON COMUNAL 3 | 2026-03-21 | 4/18/2026 12:00:00 AM | 28 | 28 | 28.3 | 101 | PLACA | 28.733 | 3 | 101.071
B-19388 NATIVA | 191 | CONVENCIONAL 4000 PSI GC | CIMENTACION EJES 7-8 A-C SALON COMUNAL 3 | 2026-03-26 | 4/23/2026 12:00:00 AM | 28 | 28 | 34.4 | 123 |  | 33 | 3 | 122.857
B-19388 NATIVA | 191 | CONVENCIONAL 4000 PSI GC | CIMENTACION EJES 7-8 A-C SALON COMUNAL 3 | 2026-03-26 | 4/23/2026 12:00:00 AM | 28 | 28 | 33.9 | 121 |  | 33 | 3 | 121.071
B-19388 NATIVA | 191 | CONVENCIONAL 4000 PSI GC | CIMENTACION EJES 7-8 A-C SALON COMUNAL 3 | 2026-03-26 | 4/23/2026 12:00:00 AM | 28 | 28 | 30.7 | 110 |  | 33 | 3 | 109.643
B-19388 NATIVA | 191 | CONVENCIONAL 4000 PSI GC | MURO CONTENCION SUR PARTE INFERIOR EJES 7-8 COMUNAL 3 | 2026-03-28 | 4/25/2026 12:00:00 AM | 28 | 28 | 31.6 | 113 | MURO | 28.433 | 3 | 112.857
B-19388 NATIVA | 191 | CONVENCIONAL 4000 PSI GC | MURO CONTENCION SUR PARTE INFERIOR EJES 7-8 COMUNAL 3 | 2026-03-28 | 4/25/2026 12:00:00 AM | 28 | 28 | 24.3 | 87 | MURO | 28.433 | 3 | 86.786
B-19388 NATIVA | 191 | CONVENCIONAL 4000 PSI GC | MURO CONTENCION SUR PARTE INFERIOR EJES 7-8 COMUNAL 3 | 2026-03-28 | 4/25/2026 12:00:00 AM | 28 | 28 | 29.4 | 105 | MURO | 28.433 | 3 | 105
B-19388 NATIVA | 191 | CONVENCIONAL 4000 PSI GC | MURO CONTENCION SUR 7-8 SUPERIOR COLUMNA B-8 | 2026-03-31 | 4/28/2026 12:00:00 AM | 28 | 28 | 34.2 | 122 | MURO | 34.6 | 3 | 122.143
B-19388 NATIVA | 191 | CONVENCIONAL 4000 PSI GC | MURO CONTENCION SUR 7-8 SUPERIOR COLUMNA B-8 | 2026-03-31 | 4/28/2026 12:00:00 AM | 28 | 28 | 33.4 | 119 | MURO | 34.6 | 3 | 119.286
B-19388 NATIVA | 191 | CONVENCIONAL 4000 PSI GC | MURO CONTENCION SUR 7-8 SUPERIOR COLUMNA B-8 | 2026-03-31 | 4/28/2026 12:00:00 AM | 28 | 28 | 36.2 | 129 | MURO | 34.6 | 3 | 129.286
B-19388 NATIVA | 191 | CONVENCIONAL 4000 PSO GC | COLUMNAS PISO C-9 Y D-9 SALON COMUNAL 3 | 2026-04-06 | 5/4/2026 12:00:00 AM | 28 | 28 | 30.3 | 108 |  | 29.333 | 3 | 108.214
B-19388 NATIVA | 191 | CONVENCIONAL 4000 PSO GC | COLUMNAS PISO C-9 Y D-9 SALON COMUNAL 3 | 2026-04-06 | 5/4/2026 12:00:00 AM | 28 | 28 | 28.6 | 102 |  | 29.333 | 3 | 102.143
B-19388 NATIVA | 191 | CONVENCIONAL 4000 PSO GC | COLUMNAS PISO C-9 Y D-9 SALON COMUNAL 3 | 2026-04-06 | 5/4/2026 12:00:00 AM | 28 | 28 | 29.1 | 104 |  | 29.333 | 3 | 103.929
B-19388 NATIVA | 191 | IND. PLACA 3000 PSI | PLACA PISO 20 APTOS 2010-2011 Y ESCALERA EJES (2-4) PISO 19 A 20 TORRE 4 | 2026-04-08 | 5/6/2026 12:00:00 AM | 28 | 28 | 28.6 | 136 | PLACA | 29.167 | 3 | 102.143
B-19388 NATIVA | 191 | IND. PLACA 3000 PSI | PLACA PISO 20 APTOS 2010-2011 Y ESCALERA EJES (2-4) PISO 19 A 20 TORRE 4 | 2026-04-08 | 5/6/2026 12:00:00 AM | 28 | 28 | 30.6 | 146 | PLACA | 29.167 | 3 | 109.286
B-19388 NATIVA | 191 | IND. PLACA 3000 PSI | PLACA PISO 20 APTOS 2010-2011 Y ESCALERA EJES (2-4) PISO 19 A 20 TORRE 4 | 2026-04-08 | 5/6/2026 12:00:00 AM | 28 | 28 | 28.3 | 135 | PLACA | 29.167 | 3 | 101.071
B-19388 NATIVA | 191 | CONVENCIONAL 4000 PSI GC | PLACA PISO 1 EJES 7-8 A-C SALON COMUNAL 3 | 2026-04-07 | 5/6/2026 12:00:00 AM | 28 | 28 | 31.1 | 111 | PLACA | 42.8 | 3 | 111.071
B-19388 NATIVA | 191 | CONVENCIONAL 4000 PSI GC | PLACA PISO 1 EJES 7-8 A-C SALON COMUNAL 3 | 2026-04-07 | 5/6/2026 12:00:00 AM | 28 | 28 | 48.9 | 175 | PLACA | 42.8 | 3 | 174.643
B-19388 NATIVA | 191 | CONVENCIONAL 4000 PSI GC | PLACA PISO 1 EJES 7-8 A-C SALON COMUNAL 3 | 2026-04-07 | 5/6/2026 12:00:00 AM | 28 | 28 | 48.4 | 173 | PLACA | 42.8 | 3 | 172.857
B-19388 NATIVA | 191 | CONVENCIONAL 4000 PSI GC | COLUMNAS PISO 1 A-7 A-8 B-7 B-8 SALON COMUNAL 3 | 2026-04-10 | 5/8/2026 12:00:00 AM | 28 | 28 | 35.3 | 126 |  | 32.033 | 3 | 126.071
B-19388 NATIVA | 191 | CONVENCIONAL 4000 PSI GC | COLUMNAS PISO 1 A-7 A-8 B-7 B-8 SALON COMUNAL 3 | 2026-04-10 | 5/8/2026 12:00:00 AM | 28 | 28 | 29.7 | 106 |  | 32.033 | 3 | 106.071
B-19388 NATIVA | 191 | CONVENCIONAL 4000 PSI GC | COLUMNAS PISO 1 A-7 A-8 B-7 B-8 SALON COMUNAL 3 | 2026-04-10 | 5/8/2026 12:00:00 AM | 28 | 28 | 31.1 | 111 |  | 32.033 | 3 | 111.071
B-19388 NATIVA | 191 | CONVENCIONAL 4000 PSI GC | ZARPA COSTADO SUR EJE 8-9 SALON COMUNAL 3 | 2026-04-13 | 5/11/2026 12:00:00 AM | 28 | 28 | 26.6 | 95 |  | 27.5 | 3 | 95
B-19388 NATIVA | 191 | CONVENCIONAL 4000 PSI GC | ZARPA COSTADO SUR EJE 8-9 SALON COMUNAL 3 | 2026-04-13 | 5/11/2026 12:00:00 AM | 28 | 28 | 28.6 | 102 |  | 27.5 | 3 | 102.143
B-19388 NATIVA | 191 | CONVENCIONAL 4000 PSI GC | ZARPA COSTADO SUR EJE 8-9 SALON COMUNAL 3 | 2026-04-13 | 5/11/2026 12:00:00 AM | 28 | 28 | 27.3 | 97 |  | 27.5 | 3 | 97.5
B-19388 NATIVA | 191 | IND. MURO 4000 GF | MUROS PISO 21 APTO 2104 Y 2105 TORRE 4 | 2026-04-13 | 5/11/2026 12:00:00 AM | 28 | 28 | 30.2 | 108 | MURO | 31.933 | 3 | 107.857
B-19388 NATIVA | 191 | IND. MURO 4000 GF | MUROS PISO 21 APTO 2104 Y 2105 TORRE 4 | 2026-04-13 | 5/11/2026 12:00:00 AM | 28 | 28 | 31.7 | 113 | MURO | 31.933 | 3 | 113.214
B-19388 NATIVA | 191 | IND. MURO 4000 GF | MUROS PISO 21 APTO 2104 Y 2105 TORRE 4 | 2026-04-13 | 5/11/2026 12:00:00 AM | 28 | 28 | 33.9 | 121 | MURO | 31.933 | 3 | 121.071
B-19388 NATIVA | 191 | IND. MURO 4000 GF | MUROS PISO 21 APTO 2102 Y 2103 TORRE 4 | 2026-04-14 | 5/12/2026 12:00:00 AM | 28 | 28 | 28.8 | 103 | MURO | 29.4 | 3 | 102.857
B-19388 NATIVA | 191 | IND. MURO 4000 GF | MUROS PISO 21 APTO 2102 Y 2103 TORRE 4 | 2026-04-14 | 5/12/2026 12:00:00 AM | 28 | 28 | 29 | 104 | MURO | 29.4 | 3 | 103.571
B-19388 NATIVA | 191 | IND. MURO 4000 GF | MUROS PISO 21 APTO 2102 Y 2103 TORRE 4 | 2026-04-14 | 5/12/2026 12:00:00 AM | 28 | 28 | 30.4 | 108 | MURO | 29.4 | 3 | 108.571
B-19388 NATIVA | 191 | CONVENCIONAL 4000 PSI GC | MURO CONTENCION COSTADO SUR PARTE INFERIOR EJE 8-9 SALON COMUNAL 3 | 2026-04-14 | 5/12/2026 12:00:00 AM | 28 | 28 | 27 | 96 | MURO | 26.4 | 3 | 96.429
B-19388 NATIVA | 191 | CONVENCIONAL 4000 PSI GC | MURO CONTENCION COSTADO SUR PARTE INFERIOR EJE 8-9 SALON COMUNAL 3 | 2026-04-14 | 5/12/2026 12:00:00 AM | 28 | 28 | 27.4 | 98 | MURO | 26.4 | 3 | 97.857
B-19388 NATIVA | 191 | CONVENCIONAL 4000 PSI GC | MURO CONTENCION COSTADO SUR PARTE INFERIOR EJE 8-9 SALON COMUNAL 3 | 2026-04-14 | 5/12/2026 12:00:00 AM | 28 | 28 | 24.8 | 88 | MURO | 26.4 | 3 | 88.571
B-19388 NATIVA | 191 | IND. MURO 4000 GF | MUROS PISO 21 APTO 2106 Y 2107 TORRE 4 | 2026-04-15 | 5/13/2026 12:00:00 AM | 28 | 28 | 31.6 | 113 | MURO | 31.267 | 3 | 112.857
B-19388 NATIVA | 191 | IND. MURO 4000 GF | MUROS PISO 21 APTO 2106 Y 2107 TORRE 4 | 2026-04-15 | 5/13/2026 12:00:00 AM | 28 | 28 | 32.4 | 116 | MURO | 31.267 | 3 | 115.714
B-19388 NATIVA | 191 | IND. MURO 4000 GF | MUROS PISO 21 APTO 2106 Y 2107 TORRE 4 | 2026-04-15 | 5/13/2026 12:00:00 AM | 28 | 28 | 29.8 | 106 | MURO | 31.267 | 3 | 106.429
B-19388 NATIVA | 191 | CONVENCIONAL 4000 PSI GC | PLACA PISO 1 A' - B' SALON COMUNAL 2 | 2026-04-16 | 5/14/2026 12:00:00 AM | 28 | 28 | 32.9 | 118 | PLACA | 33.733 | 3 | 117.5
B-19388 NATIVA | 191 | CONVENCIONAL 4000 PSI GC | PLACA PISO 1 A' - B' SALON COMUNAL 2 | 2026-04-16 | 5/14/2026 12:00:00 AM | 28 | 28 | 35.1 | 125 | PLACA | 33.733 | 3 | 125.357
B-19388 NATIVA | 191 | CONVENCIONAL 4000 PSI GC | PLACA PISO 1 A' - B' SALON COMUNAL 2 | 2026-04-16 | 5/14/2026 12:00:00 AM | 28 | 28 | 33.2 | 119 | PLACA | 33.733 | 3 | 118.571
B-19388 NATIVA | 191 | IND. MURO 4000 GF | MUROS PISO 21 APTO 2108 Y 2109 TORRE 4 | 2026-04-16 | 5/14/2026 12:00:00 AM | 28 | 28 | 30.5 | 109 | MURO | 31.067 | 3 | 108.929
B-19388 NATIVA | 191 | IND. MURO 4000 GF | MUROS PISO 21 APTO 2108 Y 2109 TORRE 4 | 2026-04-16 | 5/14/2026 12:00:00 AM | 28 | 28 | 31.8 | 113 | MURO | 31.067 | 3 | 113.571
B-19388 NATIVA | 191 | IND. MURO 4000 GF | MUROS PISO 21 APTO 2108 Y 2109 TORRE 4 | 2026-04-16 | 5/14/2026 12:00:00 AM | 28 | 28 | 30.9 | 110 | MURO | 31.067 | 3 | 110.357
B-19388 NATIVA | 191 | CONVENCIONAL 4000 PSI GC | PLACA PISO 1 B' - C' SALON COMUNAL 2 | 2026-04-16 | 5/14/2026 12:00:00 AM | 28 | 28 | 38 | 136 | PLACA | 36.867 | 3 | 135.714
B-19388 NATIVA | 191 | CONVENCIONAL 4000 PSI GC | PLACA PISO 1 B' - C' SALON COMUNAL 2 | 2026-04-16 | 5/14/2026 12:00:00 AM | 28 | 28 | 35.5 | 127 | PLACA | 36.867 | 3 | 126.786
B-19388 NATIVA | 191 | CONVENCIONAL 4000 PSI GC | PLACA PISO 1 B' - C' SALON COMUNAL 2 | 2026-04-16 | 5/14/2026 12:00:00 AM | 28 | 28 | 37.1 | 132 | PLACA | 36.867 | 3 | 132.5
B-19388 NATIVA | 191 | IND. MURO 4000 GF | MUROS PISO 21 APTO 2101 Y 2112 TORRE 4 | 2026-04-17 | 5/15/2026 12:00:00 AM | 28 | 28 | 27.7 | 99 | MURO | 30.133 | 3 | 98.929
B-19388 NATIVA | 191 | IND. MURO 4000 GF | MUROS PISO 21 APTO 2101 Y 2112 TORRE 4 | 2026-04-17 | 5/15/2026 12:00:00 AM | 28 | 28 | 31.1 | 111 | MURO | 30.133 | 3 | 111.071
B-19388 NATIVA | 191 | IND. MURO 4000 GF | MUROS PISO 21 APTO 2101 Y 2112 TORRE 4 | 2026-04-17 | 5/15/2026 12:00:00 AM | 28 | 28 | 31.6 | 113 | MURO | 30.133 | 3 | 112.857
B-19388 NATIVA | 191 | CONVENCIONAL 4000 PSI GC | PLACA PISO 2 EJES 6-7 A-C SALON COMUNAL 3 | 2026-04-18 | 5/16/2026 12:00:00 AM | 28 | 28 | 31.5 | 112 | PLACA | 32.2 | 3 | 112.5
B-19388 NATIVA | 191 | CONVENCIONAL 4000 PSI GC | PLACA PISO 2 EJES 6-7 A-C SALON COMUNAL 3 | 2026-04-18 | 5/16/2026 12:00:00 AM | 28 | 28 | 33.7 | 120 | PLACA | 32.2 | 3 | 120.357
B-19388 NATIVA | 191 | CONVENCIONAL 4000 PSI GC | PLACA PISO 2 EJES 6-7 A-C SALON COMUNAL 3 | 2026-04-18 | 5/16/2026 12:00:00 AM | 28 | 28 | 31.4 | 112 | PLACA | 32.2 | 3 | 112.143
B-19388 NATIVA | 191 | CONVENCIONAL 4000 PSI GC | PLACA PISO 2 EJES 7-8 A-C SALON COMUNAL 3 | 2026-04-18 | 5/16/2026 12:00:00 AM | 28 | 28 | 26.4 | 94 | PLACA | 26.6 | 3 | 94.286
B-19388 NATIVA | 191 | CONVENCIONAL 4000 PSI GC | PLACA PISO 2 EJES 7-8 A-C SALON COMUNAL 3 | 2026-04-18 | 5/16/2026 12:00:00 AM | 28 | 28 | 27.1 | 97 | PLACA | 26.6 | 3 | 96.786
B-19388 NATIVA | 191 | CONVENCIONAL 4000 PSI GC | PLACA PISO 2 EJES 7-8 A-C SALON COMUNAL 3 | 2026-04-18 | 5/16/2026 12:00:00 AM | 28 | 28 | 26.3 | 94 | PLACA | 26.6 | 3 | 93.929
B-19388 NATIVA | 191 | CONVENCIONAL 4000 PSI GC | COLUMNAS PISO 1 A MEZZANINE A'-3 B'-3 Y MURO ESCALERA PRINCIPAL SALON COMUNAL 2 | 2026-04-20 | 5/18/2026 12:00:00 AM | 28 | 28 | 16.4 | 58 | MURO | 25.2 | 3 | 58.571
B-19388 NATIVA | 191 | CONVENCIONAL 4000 PSI GC | COLUMNAS PISO 1 A MEZZANINE A'-3 B'-3 Y MURO ESCALERA PRINCIPAL SALON COMUNAL 2 | 2026-04-20 | 5/18/2026 12:00:00 AM | 28 | 28 | 31.3 | 112 | MURO | 25.2 | 3 | 111.786
B-19388 NATIVA | 191 | CONVENCIONAL 4000 PSI GC | COLUMNAS PISO 1 A MEZZANINE A'-3 B'-3 Y MURO ESCALERA PRINCIPAL SALON COMUNAL 2 | 2026-04-20 | 5/18/2026 12:00:00 AM | 28 | 28 | 27.9 | 100 | MURO | 25.2 | 3 | 99.643
B-19388 NATIVA | 191 | CONVENCIONAL 4000 PSI GC | MURO CONTENCION COSTADO SUR PARTE SUPERIOR EJE 8-9 SALON COMUNAL 3 | 2026-04-20 | 5/18/2026 12:00:00 AM | 28 | 28 | 27.7 | 99 | MURO | 25.567 | 3 | 98.929
B-19388 NATIVA | 191 | CONVENCIONAL 4000 PSI GC | MURO CONTENCION COSTADO SUR PARTE SUPERIOR EJE 8-9 SALON COMUNAL 3 | 2026-04-20 | 5/18/2026 12:00:00 AM | 28 | 28 | 25.7 | 92 | MURO | 25.567 | 3 | 91.786
B-19388 NATIVA | 191 | CONVENCIONAL 4000 PSI GC | MURO CONTENCION COSTADO SUR PARTE SUPERIOR EJE 8-9 SALON COMUNAL 3 | 2026-04-20 | 5/18/2026 12:00:00 AM | 28 | 28 | 23.3 | 83 | MURO | 25.567 | 3 | 83.214
B-19388 NATIVA | 191 | IND. MURO 4000 GF | MUROS PISO 21 APTO 2110 Y 2111 TORRE 4 | 2026-04-20 | 5/18/2026 12:00:00 AM | 28 | 28 | 23.6 | 84 | MURO | 25.333 | 3 | 84.286
B-19388 NATIVA | 191 | IND. MURO 4000 GF | MUROS PISO 21 APTO 2110 Y 2111 TORRE 4 | 2026-04-20 | 5/18/2026 12:00:00 AM | 28 | 28 | 23.4 | 84 | MURO | 25.333 | 3 | 83.571
B-19388 NATIVA | 191 | IND. MURO 4000 GF | MUROS PISO 21 APTO 2110 Y 2111 TORRE 4 | 2026-04-20 | 5/18/2026 12:00:00 AM | 28 | 28 | 29 | 103 | MURO | 25.333 | 3 | 103.571
B-19388 NATIVA | 191 | IND. MURO 4000 GF | MUROS PISO 22 APTO 2204 Y 2205 TORRE 4 | 2026-04-21 | 5/19/2026 12:00:00 AM | 28 | 28 | 36.4 | 130 | MURO | 33.367 | 3 | 130
B-19388 NATIVA | 191 | IND. MURO 4000 GF | MUROS PISO 22 APTO 2204 Y 2205 TORRE 4 | 2026-04-21 | 5/19/2026 12:00:00 AM | 28 | 28 | 23.5 | 84 | MURO | 33.367 | 3 | 83.929
B-19388 NATIVA | 191 | IND. MURO 4000 GF | MUROS PISO 22 APTO 2204 Y 2205 TORRE 4 | 2026-04-21 | 5/19/2026 12:00:00 AM | 28 | 28 | 40.2 | 143 | MURO | 33.367 | 3 | 143.571
B-19388 NATIVA | 191 | IND. MURO 4000 GF | MUROS PISO 22 APTO 2202 Y 2203 TORRE 4 | 2026-04-22 | 5/20/2026 12:00:00 AM | 28 | 28 | 36.3 | 130 | MURO | 37.3 | 3 | 129.643
B-19388 NATIVA | 191 | IND. MURO 4000 GF | MUROS PISO 22 APTO 2202 Y 2203 TORRE 4 | 2026-04-22 | 5/20/2026 12:00:00 AM | 28 | 28 | 37.6 | 134 | MURO | 37.3 | 3 | 134.286
B-19388 NATIVA | 191 | IND. MURO 4000 GF | MUROS PISO 22 APTO 2202 Y 2203 TORRE 4 | 2026-04-22 | 5/20/2026 12:00:00 AM | 28 | 28 | 38 | 136 | MURO | 37.3 | 3 | 135.714
B-19388 NATIVA | 191 | CONVENCIONAL 4000 PSI GC | MUROS ESCALERA Y ASCENSOR PISO 1 SALON COMUNAL 2 | 2026-04-22 | 5/20/2026 12:00:00 AM | 28 | 28 | 36.4 | 130 | MURO | 32.833 | 3 | 130
B-19388 NATIVA | 191 | CONVENCIONAL 4000 PSI GC | MUROS ESCALERA Y ASCENSOR PISO 1 SALON COMUNAL 2 | 2026-04-22 | 5/20/2026 12:00:00 AM | 28 | 28 | 29.3 | 104 | MURO | 32.833 | 3 | 104.643
B-19388 NATIVA | 191 | CONVENCIONAL 4000 PSI GC | MUROS ESCALERA Y ASCENSOR PISO 1 SALON COMUNAL 2 | 2026-04-22 | 5/20/2026 12:00:00 AM | 28 | 28 | 32.8 | 117 | MURO | 32.833 | 3 | 117.143
B-19388 NATIVA | 191 | CONVENCIONAL 4000 PSI GC | PLACA PISO 1 EJE A'-A SALON COMUNAL 2 | 2026-04-23 | 5/21/2026 12:00:00 AM | 28 | 28 | 32.9 | 117 | PLACA | 34.1 | 3 | 117.5
B-19388 NATIVA | 191 | CONVENCIONAL 4000 PSI GC | PLACA PISO 1 EJE A'-A SALON COMUNAL 2 | 2026-04-23 | 5/21/2026 12:00:00 AM | 28 | 28 | 37 | 132 | PLACA | 34.1 | 3 | 132.143
B-19388 NATIVA | 191 | CONVENCIONAL 4000 PSI GC | PLACA PISO 1 EJE A'-A SALON COMUNAL 2 | 2026-04-23 | 5/21/2026 12:00:00 AM | 28 | 28 | 32.4 | 116 | PLACA | 34.1 | 3 | 115.714
B-19388 NATIVA | 191 | IND. MURO 4000 GF | COLUMNAS PISO 1 1-C' 1-B' 2-B' 1-A' 2-A' SALON COMUNAL 2 | 2026-04-23 | 5/21/2026 12:00:00 AM | 28 | 28 | 35.6 | 127 |  | 34.367 | 3 | 127.143
B-19388 NATIVA | 191 | IND. MURO 4000 GF | COLUMNAS PISO 1 1-C' 1-B' 2-B' 1-A' 2-A' SALON COMUNAL 2 | 2026-04-23 | 5/21/2026 12:00:00 AM | 28 | 28 | 32.4 | 116 |  | 34.367 | 3 | 115.714
B-19388 NATIVA | 191 | IND. MURO 4000 GF | COLUMNAS PISO 1 1-C' 1-B' 2-B' 1-A' 2-A' SALON COMUNAL 2 | 2026-04-23 | 5/21/2026 12:00:00 AM | 28 | 28 | 35.1 | 125 |  | 34.367 | 3 | 125.357
B-19388 NATIVA | 191 | IND. MURO 4000 GF | MUROS PISO 22 APTO 2206 Y 2207 TORRE 4 | 2026-04-23 | 5/21/2026 12:00:00 AM | 28 | 28 | 32.5 | 116 | MURO | 33.3 | 3 | 116.071
B-19388 NATIVA | 191 | IND. MURO 4000 GF | MUROS PISO 22 APTO 2206 Y 2207 TORRE 4 | 2026-04-23 | 5/21/2026 12:00:00 AM | 28 | 28 | 34.5 | 123 | MURO | 33.3 | 3 | 123.214
B-19388 NATIVA | 191 | IND. MURO 4000 GF | MUROS PISO 22 APTO 2206 Y 2207 TORRE 4 | 2026-04-23 | 5/21/2026 12:00:00 AM | 28 | 28 | 32.9 | 117 | MURO | 33.3 | 3 | 117.5
B-19388 NATIVA | 191 | IND. MURO 4000 GF | MUROS PISO 22 APTO 2201 Y 2212 TORRE 4 | 2026-04-24 | 5/22/2026 12:00:00 AM | 28 | 28 | 39.4 | 140 | MURO | 37.367 | 3 | 140.714
B-19388 NATIVA | 191 | IND. MURO 4000 GF | MUROS PISO 22 APTO 2201 Y 2212 TORRE 4 | 2026-04-24 | 5/22/2026 12:00:00 AM | 28 | 28 | 36.7 | 131 | MURO | 37.367 | 3 | 131.071
B-19388 NATIVA | 191 | IND. MURO 4000 GF | MUROS PISO 22 APTO 2201 Y 2212 TORRE 4 | 2026-04-24 | 5/22/2026 12:00:00 AM | 28 | 28 | 36 | 128 | MURO | 37.367 | 3 | 128.571
B-19388 NATIVA | 191 | CONVENCIONAL 4000 PSI GC | CIMENTACION EJES C-D 9-10 SALON COMUNAL 3 | 2026-04-25 | 5/23/2026 12:00:00 AM | 28 | 28 | 27.6 | 99 |  | 27.5 | 3 | 98.571
B-19388 NATIVA | 191 | CONVENCIONAL 4000 PSI GC | CIMENTACION EJES C-D 9-10 SALON COMUNAL 3 | 2026-04-25 | 5/23/2026 12:00:00 AM | 28 | 28 | 26.4 | 94 |  | 27.5 | 3 | 94.286
B-19388 NATIVA | 191 | CONVENCIONAL 4000 PSI GC | CIMENTACION EJES C-D 9-10 SALON COMUNAL 3 | 2026-04-25 | 5/23/2026 12:00:00 AM | 28 | 28 | 28.5 | 102 |  | 27.5 | 3 | 101.786
B-19388 NATIVA | 191 | IND. MURO 4000 GF | MUROS PISO 22 APTO 2208 Y 2209 TORRE 4 | 2026-04-25 | 5/23/2026 12:00:00 AM | 28 | 28 | 30.3 | 108 | MURO | 27.233 | 3 | 108.214
B-19388 NATIVA | 191 | IND. MURO 4000 GF | MUROS PISO 22 APTO 2208 Y 2209 TORRE 4 | 2026-04-25 | 5/23/2026 12:00:00 AM | 28 | 28 | 27.4 | 98 | MURO | 27.233 | 3 | 97.857
B-19388 NATIVA | 191 | IND. MURO 4000 GF | MUROS PISO 22 APTO 2208 Y 2209 TORRE 4 | 2026-04-25 | 5/23/2026 12:00:00 AM | 28 | 28 | 24 | 86 | MURO | 27.233 | 3 | 85.714
B-19388 NATIVA | 191 | IND. MURO 4000 GF | COLUMNAS DOBLE ALTURA PISO 1 SALON COMUNAL 2 | 2026-04-27 | 5/25/2026 12:00:00 AM | 28 | 28 | 28.6 | 102 |  | 29.7 | 3 | 102.143
B-19388 NATIVA | 191 | IND. MURO 4000 GF | COLUMNAS DOBLE ALTURA PISO 1 SALON COMUNAL 2 | 2026-04-27 | 5/25/2026 12:00:00 AM | 28 | 28 | 28.7 | 102 |  | 29.7 | 3 | 102.5
B-19388 NATIVA | 191 | IND. MURO 4000 GF | COLUMNAS DOBLE ALTURA PISO 1 SALON COMUNAL 2 | 2026-04-27 | 5/25/2026 12:00:00 AM | 28 | 28 | 31.8 | 114 |  | 29.7 | 3 | 113.571
B-19388 NATIVA | 191 | IND. MURO 4000 GF | MUROS PISO 22 APTO 2210 Y 2211 TORRE 4 | 2026-04-27 | 5/25/2026 12:00:00 AM | 28 | 28 | 30.4 | 108 | MURO | 28.833 | 3 | 108.571
B-19388 NATIVA | 191 | IND. MURO 4000 GF | MUROS PISO 22 APTO 2210 Y 2211 TORRE 4 | 2026-04-27 | 5/25/2026 12:00:00 AM | 28 | 28 | 27.5 | 98 | MURO | 28.833 | 3 | 98.214
B-19388 NATIVA | 191 | IND. MURO 4000 GF | MUROS PISO 22 APTO 2210 Y 2211 TORRE 4 | 2026-04-27 | 5/25/2026 12:00:00 AM | 28 | 28 | 28.6 | 102 | MURO | 28.833 | 3 | 102.143
B-19388 NATIVA | 191 | IND. MURO 4000 GF | MUROS PISO 23 APTO 2304 Y 2305 TORRE 4 | 2026-04-28 | 5/26/2026 12:00:00 AM | 28 | 28 | 31.3 | 112 | MURO | 32.2 | 3 | 111.786
B-19388 NATIVA | 191 | IND. MURO 4000 GF | MUROS PISO 23 APTO 2304 Y 2305 TORRE 4 | 2026-04-28 | 5/26/2026 12:00:00 AM | 28 | 28 | 33.1 | 118 | MURO | 32.2 | 3 | 118.214
B-19388 NATIVA | 191 | IND. MURO 4000 GF | MUROS PISO 23 APTO 2304 Y 2305 TORRE 4 | 2026-04-28 | 5/26/2026 12:00:00 AM | 28 | 28 | 32.2 | 115 | MURO | 32.2 | 3 | 115
B-19388 NATIVA | 191 | IND. MURO 4000 GF | MUROS PISO 23 APTO 2302 Y 2303 TORRE 4 | 2026-04-29 | 5/27/2026 12:00:00 AM | 28 | 28 | 29.1 | 104 | MURO | 29.167 | 3 | 103.929
B-19388 NATIVA | 191 | IND. MURO 4000 GF | MUROS PISO 23 APTO 2302 Y 2303 TORRE 4 | 2026-04-29 | 5/27/2026 12:00:00 AM | 28 | 28 | 28.8 | 103 | MURO | 29.167 | 3 | 102.857
B-19388 NATIVA | 191 | IND. MURO 4000 GF | MUROS PISO 23 APTO 2302 Y 2303 TORRE 4 | 2026-04-29 | 5/27/2026 12:00:00 AM | 28 | 28 | 29.6 | 106 | MURO | 29.167 | 3 | 105.714
B-19388 NATIVA | 191 | CONVENCIONAL 4000 PSI GC | COLUMNAS SOTANO EJES C-10 D-10, CIMENTACION EJE 9 A-C SALON COMUNAL 3 | 2026-04-29 | 5/27/2026 12:00:00 AM | 28 | 28 | 25.7 | 92 |  | 26.767 | 3 | 91.786
B-19388 NATIVA | 191 | CONVENCIONAL 4000 PSI GC | COLUMNAS SOTANO EJES C-10 D-10, CIMENTACION EJE 9 A-C SALON COMUNAL 3 | 2026-04-29 | 5/27/2026 12:00:00 AM | 28 | 28 | 26.7 | 95 |  | 26.767 | 3 | 95.357
B-19388 NATIVA | 191 | CONVENCIONAL 4000 PSI GC | COLUMNAS SOTANO EJES C-10 D-10, CIMENTACION EJE 9 A-C SALON COMUNAL 3 | 2026-04-29 | 5/27/2026 12:00:00 AM | 28 | 28 | 27.9 | 100 |  | 26.767 | 3 | 99.643
B-19388 NATIVA | 191 | IND. MURO 4000 GF | MUROS PISO 23 APTO 2306 Y 2307 TORRE 4 | 2026-04-30 | 5/28/2026 12:00:00 AM | 28 | 28 | 31.7 | 113 | MURO | 36.433 | 3 | 113.214
B-19388 NATIVA | 191 | IND. MURO 4000 GF | MUROS PISO 23 APTO 2306 Y 2307 TORRE 4 | 2026-04-30 | 5/28/2026 12:00:00 AM | 28 | 28 | 39.2 | 140 | MURO | 36.433 | 3 | 140
B-19388 NATIVA | 191 | IND. MURO 4000 GF | MUROS PISO 23 APTO 2306 Y 2307 TORRE 4 | 2026-04-30 | 5/28/2026 12:00:00 AM | 28 | 28 | 38.4 | 137 | MURO | 36.433 | 3 | 137.143
B-19388 NATIVA | 191 | CONVENCIONAL 4000 PSI GC | PLACA PISO 3 A-C 5-6 SALON COMUNAL 3 | 2026-04-30 | 5/28/2026 12:00:00 AM | 28 | 28 | 28.3 | 101 | PLACA | 26.933 | 3 | 101.071
B-19388 NATIVA | 191 | CONVENCIONAL 4000 PSI GC | PLACA PISO 3 A-C 5-6 SALON COMUNAL 3 | 2026-04-30 | 5/28/2026 12:00:00 AM | 28 | 28 | 27.2 | 97 | PLACA | 26.933 | 3 | 97.143
B-19388 NATIVA | 191 | CONVENCIONAL 4000 PSI GC | PLACA PISO 3 A-C 5-6 SALON COMUNAL 3 | 2026-04-30 | 5/28/2026 12:00:00 AM | 28 | 28 | 25.3 | 90 | PLACA | 26.933 | 3 | 90.357
B-19388 NATIVA | 191 | IND. MURO 4000 GF | MUROS PISO 23 APTO 2301 Y 2312 TORRE 4 | 2026-05-04 | 6/1/2026 12:00:00 AM | 28 | 28 | 31.3 | 112 | MURO | 32.467 | 3 | 111.786
B-19388 NATIVA | 191 | IND. MURO 4000 GF | MUROS PISO 23 APTO 2301 Y 2312 TORRE 4 | 2026-05-04 | 6/1/2026 12:00:00 AM | 28 | 28 | 33.1 | 118 | MURO | 32.467 | 3 | 118.214
B-19388 NATIVA | 191 | IND. MURO 4000 GF | MUROS PISO 23 APTO 2301 Y 2312 TORRE 4 | 2026-05-04 | 6/1/2026 12:00:00 AM | 28 | 28 | 33 | 118 | MURO | 32.467 | 3 | 117.857
B-19388 NATIVA | 191 | IND. MURO 4000 GF | MURO CONTENCION EJE 9 DOBLE ALTURA, COLUMNA SOTANO B-9 SALON COMUNAL 3 | 2026-05-04 | 6/1/2026 12:00:00 AM | 28 | 28 | 26.9 | 96 | MURO | 25.867 | 3 | 96.071
B-19388 NATIVA | 191 | IND. MURO 4000 GF | MURO CONTENCION EJE 9 DOBLE ALTURA, COLUMNA SOTANO B-9 SALON COMUNAL 3 | 2026-05-04 | 6/1/2026 12:00:00 AM | 28 | 28 | 27.1 | 97 | MURO | 25.867 | 3 | 96.786
B-19388 NATIVA | 191 | IND. MURO 4000 GF | MURO CONTENCION EJE 9 DOBLE ALTURA, COLUMNA SOTANO B-9 SALON COMUNAL 3 | 2026-05-04 | 6/1/2026 12:00:00 AM | 28 | 28 | 23.6 | 84 | MURO | 25.867 | 3 | 84.286
B-19388 NATIVA | 191 | IND. MURO 4000 GF | MUROS PISO 23 APTO 2308 Y 2309 TORRE 4 | 2026-05-05 | 6/2/2026 12:00:00 AM | 28 | 28 | 34.7 | 124 | MURO | 35.6 | 3 | 123.929
B-19388 NATIVA | 191 | IND. MURO 4000 GF | MUROS PISO 23 APTO 2308 Y 2309 TORRE 4 | 2026-05-05 | 6/2/2026 12:00:00 AM | 28 | 28 | 36.8 | 131 | MURO | 35.6 | 3 | 131.429
B-19388 NATIVA | 191 | IND. MURO 4000 GF | MUROS PISO 23 APTO 2308 Y 2309 TORRE 4 | 2026-05-05 | 6/2/2026 12:00:00 AM | 28 | 28 | 35.3 | 126 | MURO | 35.6 | 3 | 126.071
B-19388 NATIVA | 191 | IND. MURO 4000 GF | MUROS PISO 23 APTO 2310 Y 2311 TORRE 4 | 2026-05-06 | 6/3/2026 12:00:00 AM | 28 | 28 | 24.7 | 88 | MURO | 25.267 | 3 | 88.214
B-19388 NATIVA | 191 | IND. MURO 4000 GF | MUROS PISO 23 APTO 2310 Y 2311 TORRE 4 | 2026-05-06 | 6/3/2026 12:00:00 AM | 28 | 28 | 28.2 | 100 | MURO | 25.267 | 3 | 100.714
B-19388 NATIVA | 191 | IND. MURO 4000 GF | MUROS PISO 23 APTO 2310 Y 2311 TORRE 4 | 2026-05-06 | 6/3/2026 12:00:00 AM | 28 | 28 | 22.9 | 82 | MURO | 25.267 | 3 | 81.786
B-19388 NATIVA | 191 | IND. MURO 4000 GF | MUROS PISO 24 APTOS 2402 Y 2403 TORRE 4 | 2026-05-08 | 6/5/2026 12:00:00 AM | 28 | 28 | 34.1 | 122 | MURO | 33.867 | 3 | 121.786
B-19388 NATIVA | 191 | IND. MURO 4000 GF | MUROS PISO 24 APTOS 2402 Y 2403 TORRE 4 | 2026-05-08 | 6/5/2026 12:00:00 AM | 28 | 28 | 33 | 118 | MURO | 33.867 | 3 | 117.857
B-19388 NATIVA | 191 | IND. MURO 4000 GF | MUROS PISO 24 APTOS 2402 Y 2403 TORRE 4 | 2026-05-08 | 6/5/2026 12:00:00 AM | 28 | 28 | 34.5 | 123 | MURO | 33.867 | 3 | 123.214
B-19388 NATIVA | 191 | IND. MURO 4000 GF | MUROS PISO 24 APTOS 2406 Y 2407 TORRE 4 | 2026-05-09 | 6/6/2026 12:00:00 AM | 28 | 28 | 32.1 | 114 | MURO | 32 | 3 | 114.643
B-19388 NATIVA | 191 | IND. MURO 4000 GF | MUROS PISO 24 APTOS 2406 Y 2407 TORRE 4 | 2026-05-09 | 6/6/2026 12:00:00 AM | 28 | 28 | 32.4 | 116 | MURO | 32 | 3 | 115.714
B-19388 NATIVA | 191 | IND. MURO 4000 GF | MUROS PISO 24 APTOS 2406 Y 2407 TORRE 4 | 2026-05-09 | 6/6/2026 12:00:00 AM | 28 | 28 | 31.5 | 112 | MURO | 32 | 3 | 112.5
B-19388 NATIVA | 191 | IND. MURO 4000 GF | PLACA MEZZANINE SALON COMUNAL 2 | 2026-05-09 | 6/6/2026 12:00:00 AM | 28 | 28 | 30.1 | 108 | PLACA | 30.3 | 3 | 107.5
B-19388 NATIVA | 191 | IND. MURO 4000 GF | PLACA MEZZANINE SALON COMUNAL 2 | 2026-05-09 | 6/6/2026 12:00:00 AM | 28 | 28 | 30.9 | 110 | PLACA | 30.3 | 3 | 110.357
B-19388 NATIVA | 191 | IND. MURO 4000 GF | PLACA MEZZANINE SALON COMUNAL 2 | 2026-05-09 | 6/6/2026 12:00:00 AM | 28 | 28 | 29.9 | 107 | PLACA | 30.3 | 3 | 106.786
B-19388 NATIVA | 191 | IND. MURO 4000 GF | MUROS PISO 24 APTO 2404 Y 2405 TORRE 4 | 2026-05-07 | 6/4/2026 12:00:00 AM | 28 | 28 | 41.6 | 148 | MURO | 41.3 | 3 | 148.571
B-19388 NATIVA | 191 | IND. MURO 4000 GF | MUROS PISO 24 APTO 2404 Y 2405 TORRE 4 | 2026-05-07 | 6/4/2026 12:00:00 AM | 28 | 28 | 40.1 | 143 | MURO | 41.3 | 3 | 143.214
B-19388 NATIVA | 191 | IND. MURO 4000 GF | MUROS PISO 24 APTO 2404 Y 2405 TORRE 4 | 2026-05-07 | 6/4/2026 12:00:00 AM | 28 | 28 | 42.2 | 151 | MURO | 41.3 | 3 | 150.714
B-19388 NATIVA | 191 | IND. MURO 4000 GF | COLUNAS PISO 2 A-7 A-8 B-7 B-8 SALON COMUNAL 3 | 2026-05-07 | 6/4/2026 12:00:00 AM | 28 | 28 | 32.1 | 114 |  | 32.567 | 3 | 114.643
B-19388 NATIVA | 191 | IND. MURO 4000 GF | COLUNAS PISO 2 A-7 A-8 B-7 B-8 SALON COMUNAL 3 | 2026-05-07 | 6/4/2026 12:00:00 AM | 28 | 28 | 31.7 | 113 |  | 32.567 | 3 | 113.214
B-19388 NATIVA | 191 | IND. MURO 4000 GF | COLUNAS PISO 2 A-7 A-8 B-7 B-8 SALON COMUNAL 3 | 2026-05-07 | 6/4/2026 12:00:00 AM | 28 | 28 | 33.9 | 121 |  | 32.567 | 3 | 121.071
B-19388 NATIVA | 191 | CONVENCIONAL 4000 PSI GC | VIGA ZARPA CIMENTACION - SALON COMUNAL 3 - EJES A ENTRE 9-10 | 2026-05-11 | 6/8/2026 12:00:00 AM | 28 | 28 | 25.9 | 92 |  | 26.467 | 3 | 92.5
B-19388 NATIVA | 191 | CONVENCIONAL 4000 PSI GC | VIGA ZARPA CIMENTACION - SALON COMUNAL 3 - EJES A ENTRE 9-10 | 2026-05-11 | 6/8/2026 12:00:00 AM | 28 | 28 | 27.2 | 97 |  | 26.467 | 3 | 97.143
B-19388 NATIVA | 191 | CONVENCIONAL 4000 PSI GC | VIGA ZARPA CIMENTACION - SALON COMUNAL 3 - EJES A ENTRE 9-10 | 2026-05-11 | 6/8/2026 12:00:00 AM | 28 | 28 | 26.3 | 94 |  | 26.467 | 3 | 93.929
B-19388 NATIVA | 191 | IND. MURO 4000 GF | MUROS PISO 24 APTOS 2401 Y 2412 TORRE 4 | 2026-05-11 | 6/8/2026 12:00:00 AM | 28 | 28 | 33.3 | 119 | MURO | 32.3 | 3 | 118.929
B-19388 NATIVA | 191 | IND. MURO 4000 GF | MUROS PISO 24 APTOS 2401 Y 2412 TORRE 4 | 2026-05-11 | 6/8/2026 12:00:00 AM | 28 | 28 | 32.1 | 115 | MURO | 32.3 | 3 | 114.643
B-19388 NATIVA | 191 | IND. MURO 4000 GF | MUROS PISO 24 APTOS 2401 Y 2412 TORRE 4 | 2026-05-11 | 6/8/2026 12:00:00 AM | 28 | 28 | 31.5 | 112 | MURO | 32.3 | 3 | 112.5
B-19388 NATIVA | 191 | CONVENCIONAL 4000 PSI GC | MURO DE CONTENCION - ALTURA 1 - EJE A ENTRE 9 Y 10 | 2026-05-12 | 6/9/2026 12:00:00 AM | 28 | 28 | 30.3 | 108 | MURO | 30.9 | 3 | 108.214
B-19388 NATIVA | 191 | CONVENCIONAL 4000 PSI GC | MURO DE CONTENCION - ALTURA 1 - EJE A ENTRE 9 Y 10 | 2026-05-12 | 6/9/2026 12:00:00 AM | 28 | 28 | 30.7 | 110 | MURO | 30.9 | 3 | 109.643
B-19388 NATIVA | 191 | CONVENCIONAL 4000 PSI GC | MURO DE CONTENCION - ALTURA 1 - EJE A ENTRE 9 Y 10 | 2026-05-12 | 6/9/2026 12:00:00 AM | 28 | 28 | 31.7 | 113 | MURO | 30.9 | 3 | 113.214
B-19388 NATIVA | 191 | IND. MURO 4000 GF | MUROS PISO 24 APTOS 2408 Y 2409 TORRE 4 | 2026-05-12 | 6/9/2026 12:00:00 AM | 28 | 28 | 34.1 | 122 | MURO | 33.9 | 3 | 121.786
B-19388 NATIVA | 191 | IND. MURO 4000 GF | MUROS PISO 24 APTOS 2408 Y 2409 TORRE 4 | 2026-05-12 | 6/9/2026 12:00:00 AM | 28 | 28 | 33.9 | 121 | MURO | 33.9 | 3 | 121.071
B-19388 NATIVA | 191 | IND. MURO 4000 GF | MUROS PISO 24 APTOS 2408 Y 2409 TORRE 4 | 2026-05-12 | 6/9/2026 12:00:00 AM | 28 | 28 | 33.7 | 120 | MURO | 33.9 | 3 | 120.357
B-19388 NATIVA | 191 | IND. MURO 4000 GF | MUROS PISO 24 APTOS 2410 Y 2411 TORRE 4 | 2026-05-13 | 6/10/2026 12:00:00 AM | 28 | 28 | 34 | 121 | MURO | 34.133 | 3 | 121.429
B-19388 NATIVA | 191 | IND. MURO 4000 GF | MUROS PISO 24 APTOS 2410 Y 2411 TORRE 4 | 2026-05-13 | 6/10/2026 12:00:00 AM | 28 | 28 | 34.5 | 123 | MURO | 34.133 | 3 | 123.214
B-19388 NATIVA | 191 | IND. MURO 4000 GF | MUROS PISO 24 APTOS 2410 Y 2411 TORRE 4 | 2026-05-13 | 6/10/2026 12:00:00 AM | 28 | 28 | 33.9 | 121 | MURO | 34.133 | 3 | 121.071
B-19388 NATIVA | 191 | IND. MURO 4000 GF | MUROS PISO 25 APTOS 2504 Y 2505 TORRE 4 | 2026-05-14 | 6/11/2026 12:00:00 AM | 28 | 28 | 35.6 | 127 | MURO | 36.8 | 3 | 127.143
B-19388 NATIVA | 191 | IND. MURO 4000 GF | MUROS PISO 25 APTOS 2504 Y 2505 TORRE 4 | 2026-05-14 | 6/11/2026 12:00:00 AM | 28 | 28 | 37.2 | 133 | MURO | 36.8 | 3 | 132.857
B-19388 NATIVA | 191 | IND. MURO 4000 GF | MUROS PISO 25 APTOS 2504 Y 2505 TORRE 4 | 2026-05-14 | 6/11/2026 12:00:00 AM | 28 | 28 | 37.6 | 134 | MURO | 36.8 | 3 | 134.286
B-19388 NATIVA | 191 | CONVENCIONAL 4000 PSI GC | MURO DE CONTENCION - ALTURA 2 - EJE A ENTRE 9 Y 10 | 2026-05-13 | 6/10/2026 12:00:00 AM | 28 | 28 | 38 | 136 | MURO | 36.933 | 3 | 135.714
B-19388 NATIVA | 191 | CONVENCIONAL 4000 PSI GC | MURO DE CONTENCION - ALTURA 2 - EJE A ENTRE 9 Y 10 | 2026-05-13 | 6/10/2026 12:00:00 AM | 28 | 28 | 37.6 | 134 | MURO | 36.933 | 3 | 134.286
B-19388 NATIVA | 191 | CONVENCIONAL 4000 PSI GC | MURO DE CONTENCION - ALTURA 2 - EJE A ENTRE 9 Y 10 | 2026-05-13 | 6/10/2026 12:00:00 AM | 28 | 28 | 35.2 | 126 | MURO | 36.933 | 3 | 125.714
B-19388 NATIVA | 191 | IND. MURO 4000 GF | MUROS PISO 25 APTOS 2502 Y 2503 TORRE 4 | 2026-05-15 | 6/12/2026 12:00:00 AM | 28 | 28 | 36.8 | 132 | MURO | 35.5 | 3 | 131.429
B-19388 NATIVA | 191 | IND. MURO 4000 GF | MUROS PISO 25 APTOS 2502 Y 2503 TORRE 4 | 2026-05-15 | 6/12/2026 12:00:00 AM | 28 | 28 | 35.2 | 126 | MURO | 35.5 | 3 | 125.714
B-19388 NATIVA | 191 | IND. MURO 4000 GF | MUROS PISO 25 APTOS 2502 Y 2503 TORRE 4 | 2026-05-15 | 6/12/2026 12:00:00 AM | 28 | 28 | 34.5 | 123 | MURO | 35.5 | 3 | 123.214
B-19388 NATIVA | 191 | CONVENCIONAL 4000 PSI GC | SALON COMUNAL 3 - PLACA PISO 1 EJES A-C ENTRE 7-8 | 2026-05-15 | 6/12/2026 12:00:00 AM | 28 | 28 | 31.6 | 113 | PLACA | 33.733 | 3 | 112.857
B-19388 NATIVA | 191 | CONVENCIONAL 4000 PSI GC | SALON COMUNAL 3 - PLACA PISO 1 EJES A-C ENTRE 7-8 | 2026-05-15 | 6/12/2026 12:00:00 AM | 28 | 28 | 36.7 | 131 | PLACA | 33.733 | 3 | 131.071
B-19388 NATIVA | 191 | CONVENCIONAL 4000 PSI GC | SALON COMUNAL 3 - PLACA PISO 1 EJES A-C ENTRE 7-8 | 2026-05-15 | 6/12/2026 12:00:00 AM | 28 | 28 | 32.9 | 118 | PLACA | 33.733 | 3 | 117.5
B-19388 NATIVA | 191 | IND. MURO 5000 GF | MUROS AP 2001-2012 TORRE 5 | 2026-05-16 | 6/13/2026 12:00:00 AM | 28 | 28 | 41.3 | 147 | MURO | 39.167 | 3 | 147.5
B-19388 NATIVA | 191 | IND. MURO 5000 GF | MUROS AP 2001-2012 TORRE 5 | 2026-05-16 | 6/13/2026 12:00:00 AM | 28 | 28 | 38.7 | 138 | MURO | 39.167 | 3 | 138.214
B-19388 NATIVA | 191 | IND. MURO 5000 GF | MUROS AP 2001-2012 TORRE 5 | 2026-05-16 | 6/13/2026 12:00:00 AM | 28 | 28 | 37.5 | 134 | MURO | 39.167 | 3 | 133.929
B-19388 NATIVA | 191 | IND. MURO 4000 GF | MUROS PISO 25 APTOS 2506 Y 2507 TORRE 4 | 2026-05-16 | 6/13/2026 12:00:00 AM | 28 | 28 | 30.5 | 109 | MURO | 31.2 | 3 | 108.929
B-19388 NATIVA | 191 | IND. MURO 4000 GF | MUROS PISO 25 APTOS 2506 Y 2507 TORRE 4 | 2026-05-16 | 6/13/2026 12:00:00 AM | 28 | 28 | 32.4 | 116 | MURO | 31.2 | 3 | 115.714
B-19388 NATIVA | 191 | IND. MURO 4000 GF | MUROS PISO 25 APTOS 2506 Y 2507 TORRE 4 | 2026-05-16 | 6/13/2026 12:00:00 AM | 28 | 28 | 30.7 | 110 | MURO | 31.2 | 3 | 109.643
B-19388 NATIVA | 191 | CONVENCIONAL 4000 PSI GC | VIGAS DE CIMENTACION COMUNAL 3 - PLACAS BAJO TANQUE | 2026-05-19 | 6/16/2026 12:00:00 AM | 28 | 28 | 36.3 | 130 | PLACA | 35.167 | 3 | 129.643
B-19388 NATIVA | 191 | CONVENCIONAL 4000 PSI GC | VIGAS DE CIMENTACION COMUNAL 3 - PLACAS BAJO TANQUE | 2026-05-19 | 6/16/2026 12:00:00 AM | 28 | 28 | 32.1 | 114 | PLACA | 35.167 | 3 | 114.643
B-19388 NATIVA | 191 | CONVENCIONAL 4000 PSI GC | VIGAS DE CIMENTACION COMUNAL 3 - PLACAS BAJO TANQUE | 2026-05-19 | 6/16/2026 12:00:00 AM | 28 | 28 | 37.1 | 132 | PLACA | 35.167 | 3 | 132.5
B-19388 NATIVA | 191 | IND. MURO 4000 GF | MUROS PISO 25 APTOS 2501 Y 2512 TORRE 4 | 2026-05-19 | 6/16/2026 12:00:00 AM | 28 | 28 | 25 | 89 | MURO | 25.367 | 3 | 89.286
B-19388 NATIVA | 191 | IND. MURO 4000 GF | MUROS PISO 25 APTOS 2501 Y 2512 TORRE 4 | 2026-05-19 | 6/16/2026 12:00:00 AM | 28 | 28 | 26.3 | 94 | MURO | 25.367 | 3 | 93.929
B-19388 NATIVA | 191 | IND. MURO 4000 GF | MUROS PISO 25 APTOS 2501 Y 2512 TORRE 4 | 2026-05-19 | 6/16/2026 12:00:00 AM | 28 | 28 | 24.8 | 89 | MURO | 25.367 | 3 | 88.571
B-19388 NATIVA | 190.5 | TREMIE 3500 | PILOTE 25 COMUNAL 3 | 2025-05-21 | 6/18/2025 12:00:00 AM | 28 | 24 | 28.3 | 118 |  | 29.233 | 3 | 117.917
B-19388 NATIVA | 190.5 | TREMIE 3500 | PILOTE 25 COMUNAL 3 | 2025-05-21 | 6/18/2025 12:00:00 AM | 28 | 24 | 29.8 | 124 |  | 29.233 | 3 | 124.167
B-19388 NATIVA | 190.5 | TREMIE 3500 | PILOTE 25 COMUNAL 3 | 2025-05-21 | 6/18/2025 12:00:00 AM | 28 | 24 | 29.6 | 123 |  | 29.233 | 3 | 123.333
B-19388 NATIVA | 190.5 | TREMIE 3500 | PILOTE 27 COMUNAL 3 | 2025-05-22 | 6/19/2025 12:00:00 AM | 28 | 24 | 28 | 117 |  | 25.5 | 3 | 116.667
B-19388 NATIVA | 190.5 | TREMIE 3500 | PILOTE 27 COMUNAL 3 | 2025-05-22 | 6/19/2025 12:00:00 AM | 28 | 24 | 25 | 104 |  | 25.5 | 3 | 104.167
B-19388 NATIVA | 190.5 | TREMIE 3500 | PILOTE 27 COMUNAL 3 | 2025-05-22 | 6/19/2025 12:00:00 AM | 28 | 24 | 23.5 | 98 |  | 25.5 | 3 | 97.917
B-19388 NATIVA | 190.5 | TREMIE 3500 | PILOTE 70 COMUNAL 3 | 2025-05-23 | 6/20/2025 12:00:00 AM | 28 | 24 | 24.3 | 101 |  | 25.1 | 3 | 101.25
B-19388 NATIVA | 190.5 | TREMIE 3500 | PILOTE 70 COMUNAL 3 | 2025-05-23 | 6/20/2025 12:00:00 AM | 28 | 24 | 25.8 | 107 |  | 25.1 | 3 | 107.5
B-19388 NATIVA | 190.5 | TREMIE 3500 | PILOTE 70 COMUNAL 3 | 2025-05-23 | 6/20/2025 12:00:00 AM | 28 | 24 | 25.2 | 105 |  | 25.1 | 3 | 105
B-19388 NATIVA | 190.5 | TREMIE 3500 | PILOTE 51 COMUNAL 3 | 2025-05-24 | 6/21/2025 12:00:00 AM | 28 | 24 | 22.8 | 95 |  | 25.633 | 3 | 95
B-19388 NATIVA | 190.5 | TREMIE 3500 | PILOTE 51 COMUNAL 3 | 2025-05-24 | 6/21/2025 12:00:00 AM | 28 | 24 | 26.9 | 112 |  | 25.633 | 3 | 112.083
B-19388 NATIVA | 190.5 | TREMIE 3500 | PILOTE 51 COMUNAL 3 | 2025-05-24 | 6/21/2025 12:00:00 AM | 28 | 24 | 27.2 | 113 |  | 25.633 | 3 | 113.333
B-19388 NATIVA | 190.5 | TREMIE 3500 | PILOTE 32 COMUNAL 3 | 2025-05-26 | 6/23/2025 12:00:00 AM | 28 | 24 | 26.2 | 109 |  | 24.667 | 3 | 109.167
B-19388 NATIVA | 190.5 | TREMIE 3500 | PILOTE 32 COMUNAL 3 | 2025-05-26 | 6/23/2025 12:00:00 AM | 28 | 24 | 18.5 | 77 |  | 24.667 | 3 | 77.083
B-19388 NATIVA | 190.5 | TREMIE 3500 | PILOTE 32 COMUNAL 3 | 2025-05-26 | 6/23/2025 12:00:00 AM | 28 | 24 | 29.3 | 122 |  | 24.667 | 3 | 122.083
B-19388 NATIVA | 190.5 | TREMIE 3500 | PILOTES 22-50-53 COMUNAL 3 | 2025-05-27 | 6/24/2025 12:00:00 AM | 28 | 24 | 23.6 | 98 |  | 21.967 | 3 | 98.333
B-19388 NATIVA | 190.5 | TREMIE 3500 | PILOTES 22-50-53 COMUNAL 3 | 2025-05-27 | 6/24/2025 12:00:00 AM | 28 | 24 | 21.4 | 89 |  | 21.967 | 3 | 89.167
B-19388 NATIVA | 190.5 | TREMIE 3500 | PILOTES 22-50-53 COMUNAL 3 | 2025-05-27 | 6/24/2025 12:00:00 AM | 28 | 24 | 20.9 | 87 |  | 21.967 | 3 | 87.083
B-19388 NATIVA | 190.5 | TREMIE 3500 | PILOTE 56 COMUNAL 3 | 2025-05-28 | 6/25/2025 12:00:00 AM | 28 | 24 | 29.1 | 121 |  | 28.7 | 3 | 121.25
B-19388 NATIVA | 190.5 | TREMIE 3500 | PILOTE 56 COMUNAL 3 | 2025-05-28 | 6/25/2025 12:00:00 AM | 28 | 24 | 27.7 | 115 |  | 28.7 | 3 | 115.417
B-19388 NATIVA | 190.5 | TREMIE 3500 | PILOTE 56 COMUNAL 3 | 2025-05-28 | 6/25/2025 12:00:00 AM | 28 | 24 | 29.3 | 122 |  | 28.7 | 3 | 122.083
B-19388 NATIVA | 190.5 | TREMIE 3500 | PILOTES 7 Y 21 COMUNAL 3 | 2025-05-29 | 6/26/2025 12:00:00 AM | 28 | 24 | 25.9 | 108 |  | 28.2 | 3 | 107.917
B-19388 NATIVA | 190.5 | TREMIE 3500 | PILOTES 7 Y 21 COMUNAL 3 | 2025-05-29 | 6/26/2025 12:00:00 AM | 28 | 24 | 29.3 | 122 |  | 28.2 | 3 | 122.083
B-19388 NATIVA | 190.5 | TREMIE 3500 | PILOTES 7 Y 21 COMUNAL 3 | 2025-05-29 | 6/26/2025 12:00:00 AM | 28 | 24 | 29.4 | 122 |  | 28.2 | 3 | 122.5
B-19388 NATIVA | 190.5 | TREMIE 3500 | PILOTES 24, 28 Y 49 COMUNAL 3 | 2025-05-30 | 6/27/2025 12:00:00 AM | 28 | 24 | 33 | 137 |  | 30.633 | 3 | 137.5
B-19388 NATIVA | 190.5 | TREMIE 3500 | PILOTES 24, 28 Y 49 COMUNAL 3 | 2025-05-30 | 6/27/2025 12:00:00 AM | 28 | 24 | 29 | 121 |  | 30.633 | 3 | 120.833
B-19388 NATIVA | 190.5 | TREMIE 3500 | PILOTES 24, 28 Y 49 COMUNAL 3 | 2025-05-30 | 6/27/2025 12:00:00 AM | 28 | 24 | 29.9 | 125 |  | 30.633 | 3 | 124.583
B-19388 NATIVA | 190.5 | TREMIE 3500 | PILOTE 34 COMUNAL 3 | 2025-06-03 | 7/1/2025 12:00:00 AM | 28 | 24 | 26.3 | 110 |  | 25.133 | 3 | 109.583
B-19388 NATIVA | 190.5 | TREMIE 3500 | PILOTE 34 COMUNAL 3 | 2025-06-03 | 7/1/2025 12:00:00 AM | 28 | 24 | 24.1 | 100 |  | 25.133 | 3 | 100.417
B-19388 NATIVA | 190.5 | TREMIE 3500 | PILOTE 34 COMUNAL 3 | 2025-06-03 | 7/1/2025 12:00:00 AM | 28 | 24 | 25 | 104 |  | 25.133 | 3 | 104.167
B-19388 NATIVA | 190.5 | TREMIE 3500 | PILOTE 5 COMUNAL 3 | 2025-05-31 | 6/28/2025 12:00:00 AM | 28 | 24 | 20.4 | 85 |  | 22.5 | 3 | 85
B-19388 NATIVA | 190.5 | TREMIE 3500 | PILOTE 5 COMUNAL 3 | 2025-05-31 | 6/28/2025 12:00:00 AM | 28 | 24 | 25.5 | 106 |  | 22.5 | 3 | 106.25
B-19388 NATIVA | 190.5 | TREMIE 3500 | PILOTE 5 COMUNAL 3 | 2025-05-31 | 6/28/2025 12:00:00 AM | 28 | 24 | 21.6 | 90 |  | 22.5 | 3 | 90
B-19388 NATIVA | 190.5 | TREMIE 3500 | PILOTES 6-29-57 COMUNAL 3 | 2025-06-04 | 7/2/2025 12:00:00 AM | 28 | 24 | 25.8 | 108 |  | 23.133 | 3 | 107.5
B-19388 NATIVA | 190.5 | TREMIE 3500 | PILOTES 6-29-57 COMUNAL 3 | 2025-06-04 | 7/2/2025 12:00:00 AM | 28 | 24 | 22.8 | 95 |  | 23.133 | 3 | 95
B-19388 NATIVA | 190.5 | TREMIE 3500 | PILOTES 6-29-57 COMUNAL 3 | 2025-06-04 | 7/2/2025 12:00:00 AM | 28 | 24 | 20.8 | 87 |  | 23.133 | 3 | 86.667
B-19388 NATIVA | 190.5 | TREMIE 3500 | PILOTE 13 COMUNAL 2 | 2025-06-06 | 7/4/2025 12:00:00 AM | 28 | 24 | 25.9 | 108 |  | 25.133 | 3 | 107.917
B-19388 NATIVA | 190.5 | TREMIE 3500 | PILOTE 13 COMUNAL 2 | 2025-06-06 | 7/4/2025 12:00:00 AM | 28 | 24 | 25.9 | 108 |  | 25.133 | 3 | 107.917
B-19388 NATIVA | 190.5 | TREMIE 3500 | PILOTE 13 COMUNAL 2 | 2025-06-06 | 7/4/2025 12:00:00 AM | 28 | 24 | 23.6 | 98 |  | 25.133 | 3 | 98.333
B-19388 NATIVA | 190.5 | TREMIE 3500 | PILOTES 31 COMUNAL 3 Y 10 COMUNAL 2 | 2025-06-07 | 7/5/2025 12:00:00 AM | 28 | 24 | 26.3 | 109 |  | 29.433 | 3 | 109.583
B-19388 NATIVA | 190.5 | TREMIE 3500 | PILOTES 31 COMUNAL 3 Y 10 COMUNAL 2 | 2025-06-07 | 7/5/2025 12:00:00 AM | 28 | 24 | 31.6 | 132 |  | 29.433 | 3 | 131.667
B-19388 NATIVA | 190.5 | TREMIE 3500 | PILOTES 31 COMUNAL 3 Y 10 COMUNAL 2 | 2025-06-07 | 7/5/2025 12:00:00 AM | 28 | 24 | 30.4 | 127 |  | 29.433 | 3 | 126.667
B-19388 NATIVA | 190.5 | TREMIE 3500 | PILOTES 50-64 COMUNAL 3 | 2025-06-09 | 7/7/2025 12:00:00 AM | 28 | 24 | 26.8 | 112 |  | 24.9 | 3 | 111.667
B-19388 NATIVA | 190.5 | TREMIE 3500 | PILOTES 50-64 COMUNAL 3 | 2025-06-09 | 7/7/2025 12:00:00 AM | 28 | 24 | 22.6 | 94 |  | 24.9 | 3 | 94.167
B-19388 NATIVA | 190.5 | TREMIE 3500 | PILOTES 50-64 COMUNAL 3 | 2025-06-09 | 7/7/2025 12:00:00 AM | 28 | 24 | 25.3 | 106 |  | 24.9 | 3 | 105.417
B-19388 NATIVA | 190.5 | TREMIE 3500 | PILOTE 16 COMUNAL 2 | 2025-06-10 | 7/8/2025 12:00:00 AM | 28 | 24 | 23.1 | 96 |  | 24.667 | 3 | 96.25
B-19388 NATIVA | 190.5 | TREMIE 3500 | PILOTE 16 COMUNAL 2 | 2025-06-10 | 7/8/2025 12:00:00 AM | 28 | 24 | 25.4 | 106 |  | 24.667 | 3 | 105.833
B-19388 NATIVA | 190.5 | TREMIE 3500 | PILOTE 16 COMUNAL 2 | 2025-06-10 | 7/8/2025 12:00:00 AM | 28 | 24 | 25.5 | 106 |  | 24.667 | 3 | 106.25
B-19388 NATIVA | 190.5 | TREMIE 3500 | PILOTES 9 COMUNAL 2 Y 30 COMUNAL 3 | 2025-06-11 | 7/9/2025 12:00:00 AM | 28 | 24 | 21.6 | 90 |  | 19.2 | 3 | 90
B-19388 NATIVA | 190.5 | TREMIE 3500 | PILOTES 9 COMUNAL 2 Y 30 COMUNAL 3 | 2025-06-11 | 7/9/2025 12:00:00 AM | 28 | 24 | 20.2 | 84 |  | 19.2 | 3 | 84.167
B-19388 NATIVA | 190.5 | TREMIE 3500 | PILOTES 9 COMUNAL 2 Y 30 COMUNAL 3 | 2025-06-11 | 7/9/2025 12:00:00 AM | 28 | 24 | 15.8 | 66 |  | 19.2 | 3 | 65.833
B-19388 NATIVA | 190.5 | TREMIE 3500 | PILOTES 26-67 COMUNAL 3 | 2025-06-12 | 7/10/2025 12:00:00 AM | 28 | 24 | 27.3 | 114 |  | 28.333 | 3 | 113.75
B-19388 NATIVA | 190.5 | TREMIE 3500 | PILOTES 26-67 COMUNAL 3 | 2025-06-12 | 7/10/2025 12:00:00 AM | 28 | 24 | 27.8 | 116 |  | 28.333 | 3 | 115.833
B-19388 NATIVA | 190.5 | TREMIE 3500 | PILOTES 26-67 COMUNAL 3 | 2025-06-12 | 7/10/2025 12:00:00 AM | 28 | 24 | 29.9 | 124 |  | 28.333 | 3 | 124.583
B-19388 NATIVA | 190.5 | TREMIE 3500 | PILOTES 3-33 COMUNAL 3 14 COMUNAL 2 | 2025-06-16 | 7/14/2025 12:00:00 AM | 28 | 24 | 16.2 | 68 |  | 16.5 | 3 | 67.5
B-19388 NATIVA | 190.5 | TREMIE 3500 | PILOTES 3-33 COMUNAL 3 14 COMUNAL 2 | 2025-06-16 | 7/14/2025 12:00:00 AM | 28 | 24 | 15.7 | 65 |  | 16.5 | 3 | 65.417
B-19388 NATIVA | 190.5 | TREMIE 3500 | PILOTES 3-33 COMUNAL 3 14 COMUNAL 2 | 2025-06-16 | 7/14/2025 12:00:00 AM | 28 | 24 | 17.6 | 73 |  | 16.5 | 3 | 73.333
B-19388 NATIVA | 190.5 | TREMIE 3500 | PILOTE 16 COMUNAL 3 | 2025-06-14 | 7/12/2025 12:00:00 AM | 28 | 24 | 25.6 | 107 |  | 23.8 | 3 | 106.667
B-19388 NATIVA | 190.5 | TREMIE 3500 | PILOTE 16 COMUNAL 3 | 2025-06-14 | 7/12/2025 12:00:00 AM | 28 | 24 | 24.4 | 102 |  | 23.8 | 3 | 101.667
B-19388 NATIVA | 190.5 | TREMIE 3500 | PILOTE 16 COMUNAL 3 | 2025-06-14 | 7/12/2025 12:00:00 AM | 28 | 24 | 21.4 | 89 |  | 23.8 | 3 | 89.167
B-19388 NATIVA | 190.5 | TREMIE 3500 | PILOTES 18-47-63 COMUNAL 3 | 2025-06-13 | 7/11/2025 12:00:00 AM | 28 | 24 | 24.2 | 101 |  | 25.733 | 3 | 100.833
B-19388 NATIVA | 190.5 | TREMIE 3500 | PILOTES 18-47-63 COMUNAL 3 | 2025-06-13 | 7/11/2025 12:00:00 AM | 28 | 24 | 27.3 | 114 |  | 25.733 | 3 | 113.75
B-19388 NATIVA | 190.5 | TREMIE 3500 | PILOTES 18-47-63 COMUNAL 3 | 2025-06-13 | 7/11/2025 12:00:00 AM | 28 | 24 | 25.7 | 107 |  | 25.733 | 3 | 107.083
B-19388 NATIVA | 190.5 | TREMIE 3500 | PILOTES 8-11 COMUNAL 3 | 2025-06-17 | 7/15/2025 12:00:00 AM | 28 | 24 | 27.7 | 116 |  | 26.567 | 3 | 115.417
B-19388 NATIVA | 190.5 | TREMIE 3500 | PILOTES 8-11 COMUNAL 3 | 2025-06-17 | 7/15/2025 12:00:00 AM | 28 | 24 | 23.4 | 97 |  | 26.567 | 3 | 97.5
B-19388 NATIVA | 190.5 | TREMIE 3500 | PILOTES 8-11 COMUNAL 3 | 2025-06-17 | 7/15/2025 12:00:00 AM | 28 | 24 | 28.6 | 119 |  | 26.567 | 3 | 119.167
B-19388 NATIVA | 190.5 | TREMIE 3500 | PILOTES 17-44-66-76 COMUNAL 3 | 2025-06-18 | 7/16/2025 12:00:00 AM | 28 | 24 | 22.3 | 93 |  | 21.1 | 3 | 92.917
B-19388 NATIVA | 190.5 | TREMIE 3500 | PILOTES 17-44-66-76 COMUNAL 3 | 2025-06-18 | 7/16/2025 12:00:00 AM | 28 | 24 | 21.9 | 91 |  | 21.1 | 3 | 91.25
B-19388 NATIVA | 190.5 | TREMIE 3500 | PILOTES 17-44-66-76 COMUNAL 3 | 2025-06-18 | 7/16/2025 12:00:00 AM | 28 | 24 | 19.1 | 79 |  | 21.1 | 3 | 79.583
B-19388 NATIVA | 190.5 | TREMIE 3500 | PILOTES 19-35-55-60 COMUNAL 3 | 2025-06-19 | 7/17/2025 12:00:00 AM | 28 | 24 | 27.6 | 115 |  | 29.9 | 3 | 115
B-19388 NATIVA | 190.5 | TREMIE 3500 | PILOTES 19-35-55-60 COMUNAL 3 | 2025-06-19 | 7/17/2025 12:00:00 AM | 28 | 24 | 29.8 | 124 |  | 29.9 | 3 | 124.167
B-19388 NATIVA | 190.5 | TREMIE 3500 | PILOTES 19-35-55-60 COMUNAL 3 | 2025-06-19 | 7/17/2025 12:00:00 AM | 28 | 24 | 32.3 | 134 |  | 29.9 | 3 | 134.583
B-19388 NATIVA | 190.5 | TREMIE 3500 | PILOTES 37-66-72-83 COMUNAL 3 | 2025-06-20 | 7/18/2025 12:00:00 AM | 28 | 24 | 30.2 | 126 |  | 24.167 | 3 | 125.833
B-19388 NATIVA | 190.5 | TREMIE 3500 | PILOTES 37-66-72-83 COMUNAL 3 | 2025-06-20 | 7/18/2025 12:00:00 AM | 28 | 24 | 25.1 | 104 |  | 24.167 | 3 | 104.583
B-19388 NATIVA | 190.5 | TREMIE 3500 | PILOTES 37-66-72-83 COMUNAL 3 | 2025-06-20 | 7/18/2025 12:00:00 AM | 28 | 24 | 17.2 | 71 |  | 24.167 | 3 | 71.667
B-19388 NATIVA | 190.5 | TREMIE 3500 | PILOTES 52-71 COMUNAL3 | 2025-06-21 | 7/19/2025 12:00:00 AM | 28 | 24 | 23.8 | 99 |  | 21.433 | 3 | 99.167
B-19388 NATIVA | 190.5 | TREMIE 3500 | PILOTES 52-71 COMUNAL3 | 2025-06-21 | 7/19/2025 12:00:00 AM | 28 | 24 | 15.6 | 65 |  | 21.433 | 3 | 65
B-19388 NATIVA | 190.5 | TREMIE 3500 | PILOTES 52-71 COMUNAL3 | 2025-06-21 | 7/19/2025 12:00:00 AM | 28 | 24 | 24.9 | 104 |  | 21.433 | 3 | 103.75
B-19388 NATIVA | 190.5 | TREMIE 3500 | PILOTES 62-73-75 COMUNAL 3 | 2025-06-24 | 7/22/2025 12:00:00 AM | 28 | 24 | 22.1 | 92 |  | 24.233 | 3 | 92.083
B-19388 NATIVA | 190.5 | TREMIE 3500 | PILOTES 62-73-75 COMUNAL 3 | 2025-06-24 | 7/22/2025 12:00:00 AM | 28 | 24 | 25.9 | 108 |  | 24.233 | 3 | 107.917
B-19388 NATIVA | 190.5 | TREMIE 3500 | PILOTES 62-73-75 COMUNAL 3 | 2025-06-24 | 7/22/2025 12:00:00 AM | 28 | 24 | 24.7 | 103 |  | 24.233 | 3 | 102.917
B-19388 NATIVA | 190.5 | TREMIE 3500 | PILOTES 20-45-78 COMUNAL 3 | 2025-06-25 | 7/23/2025 12:00:00 AM | 28 | 24 | 28.2 | 118 |  | 27.333 | 3 | 117.5
B-19388 NATIVA | 190.5 | TREMIE 3500 | PILOTES 20-45-78 COMUNAL 3 | 2025-06-25 | 7/23/2025 12:00:00 AM | 28 | 24 | 28 | 117 |  | 27.333 | 3 | 116.667
B-19388 NATIVA | 190.5 | TREMIE 3500 | PILOTES 20-45-78 COMUNAL 3 | 2025-06-25 | 7/23/2025 12:00:00 AM | 28 | 24 | 25.8 | 107 |  | 27.333 | 3 | 107.5
B-19388 NATIVA | 190.5 | TREMIE 3500 | PILOTES 12-15-41 COMUNAL 3 | 2025-06-26 | 7/24/2025 12:00:00 AM | 28 | 24 | 24.7 | 103 |  | 23.533 | 3 | 102.917
B-19388 NATIVA | 190.5 | TREMIE 3500 | PILOTES 12-15-41 COMUNAL 3 | 2025-06-26 | 7/24/2025 12:00:00 AM | 28 | 24 | 21.1 | 88 |  | 23.533 | 3 | 87.917
B-19388 NATIVA | 190.5 | TREMIE 3500 | PILOTES 12-15-41 COMUNAL 3 | 2025-06-26 | 7/24/2025 12:00:00 AM | 28 | 24 | 24.8 | 103 |  | 23.533 | 3 | 103.333
B-19388 NATIVA | 190.5 | TREMIE 3500 | PILOTES 9-36-80 COMUNAL 3 | 2025-06-27 | 7/25/2025 12:00:00 AM | 28 | 24 | 26.2 | 109 |  | 26.567 | 3 | 109.167
B-19388 NATIVA | 190.5 | TREMIE 3500 | PILOTES 9-36-80 COMUNAL 3 | 2025-06-27 | 7/25/2025 12:00:00 AM | 28 | 24 | 29.9 | 125 |  | 26.567 | 3 | 124.583
B-19388 NATIVA | 190.5 | TREMIE 3500 | PILOTES 9-36-80 COMUNAL 3 | 2025-06-27 | 7/25/2025 12:00:00 AM | 28 | 24 | 23.6 | 98 |  | 26.567 | 3 | 98.333
B-19388 NATIVA | 190.5 | TREMIE 3500 | PILOTE 74 COMUNAL 3 | 2025-06-28 | 7/26/2025 12:00:00 AM | 28 | 24 | 30.8 | 128 |  | 29.333 | 3 | 128.333
B-19388 NATIVA | 190.5 | TREMIE 3500 | PILOTE 74 COMUNAL 3 | 2025-06-28 | 7/26/2025 12:00:00 AM | 28 | 24 | 28.1 | 117 |  | 29.333 | 3 | 117.083
B-19388 NATIVA | 190.5 | TREMIE 3500 | PILOTE 74 COMUNAL 3 | 2025-06-28 | 7/26/2025 12:00:00 AM | 28 | 24 | 29.1 | 121 |  | 29.333 | 3 | 121.25
B-19388 NATIVA | 190.5 | TREMIE 3500 | PILOTE 11 COMUNAL 2 | 2025-07-01 | 7/29/2025 12:00:00 AM | 28 | 24 | 28.8 | 120 |  | 27.467 | 3 | 120
B-19388 NATIVA | 190.5 | TREMIE 3500 | PILOTE 11 COMUNAL 2 | 2025-07-01 | 7/29/2025 12:00:00 AM | 28 | 24 | 27.7 | 115 |  | 27.467 | 3 | 115.417
B-19388 NATIVA | 190.5 | TREMIE 3500 | PILOTE 11 COMUNAL 2 | 2025-07-01 | 7/29/2025 12:00:00 AM | 28 | 24 | 25.9 | 108 |  | 27.467 | 3 | 107.917
B-19388 NATIVA | 190.5 | TREMIE 3500 | PILOTES 15 COMUNAL 2 Y 77 COMUNAL 3 | 2025-07-02 | 7/30/2025 12:00:00 AM | 28 | 24 | 29.9 | 125 |  | 31.233 | 3 | 124.583
B-19388 NATIVA | 190.5 | TREMIE 3500 | PILOTES 15 COMUNAL 2 Y 77 COMUNAL 3 | 2025-07-02 | 7/30/2025 12:00:00 AM | 28 | 24 | 31.9 | 133 |  | 31.233 | 3 | 132.917
B-19388 NATIVA | 190.5 | TREMIE 3500 | PILOTES 15 COMUNAL 2 Y 77 COMUNAL 3 | 2025-07-02 | 7/30/2025 12:00:00 AM | 28 | 24 | 31.9 | 133 |  | 31.233 | 3 | 132.917
B-19388 NATIVA | 190.5 | TREMIE 3500 | PILOTES 3-4-5 COMUNAL 2 | 2025-07-03 | 7/31/2025 12:00:00 AM | 28 | 24 | 27.4 | 114 |  | 31.1 | 3 | 114.167
B-19388 NATIVA | 190.5 | TREMIE 3500 | PILOTES 3-4-5 COMUNAL 2 | 2025-07-03 | 7/31/2025 12:00:00 AM | 28 | 24 | 30.2 | 126 |  | 31.1 | 3 | 125.833
B-19388 NATIVA | 190.5 | TREMIE 3500 | PILOTES 3-4-5 COMUNAL 2 | 2025-07-03 | 7/31/2025 12:00:00 AM | 28 | 24 | 35.7 | 149 |  | 31.1 | 3 | 148.75
B-19388 NATIVA | 190.5 | TREMIE 3500 | PILOTES 7-8-12 COMUNAL 2 | 2025-07-04 | 8/1/2025 12:00:00 AM | 28 | 24 | 25.8 | 108 |  | 28.867 | 3 | 107.5
B-19388 NATIVA | 190.5 | TREMIE 3500 | PILOTES 7-8-12 COMUNAL 2 | 2025-07-04 | 8/1/2025 12:00:00 AM | 28 | 24 | 30.6 | 128 |  | 28.867 | 3 | 127.5
B-19388 NATIVA | 190.5 | TREMIE 3500 | PILOTES 7-8-12 COMUNAL 2 | 2025-07-04 | 8/1/2025 12:00:00 AM | 28 | 24 | 30.2 | 126 |  | 28.867 | 3 | 125.833
B-19388 NATIVA | 190.5 | TREMIE 3500 | PILOTES 1-2 COMUNAL 2 | 2025-07-05 | 8/2/2025 12:00:00 AM | 28 | 24 | 32.8 | 137 |  | 30.5 | 3 | 136.667
B-19388 NATIVA | 190.5 | TREMIE 3500 | PILOTES 1-2 COMUNAL 2 | 2025-07-05 | 8/2/2025 12:00:00 AM | 28 | 24 | 33.4 | 139 |  | 30.5 | 3 | 139.167
B-19388 NATIVA | 190.5 | TREMIE 3500 | PILOTES 1-2 COMUNAL 2 | 2025-07-05 | 8/2/2025 12:00:00 AM | 28 | 24 | 25.3 | 106 |  | 30.5 | 3 | 105.417
B-19388 NATIVA | 190.5 | TREMIE 3500 | PILOTE 79 COMUNAL 3 | 2025-07-07 | 8/4/2025 12:00:00 AM | 28 | 24 | 22.8 | 95 |  | 24.6 | 3 | 95
B-19388 NATIVA | 190.5 | TREMIE 3500 | PILOTE 79 COMUNAL 3 | 2025-07-07 | 8/4/2025 12:00:00 AM | 28 | 24 | 25.7 | 107 |  | 24.6 | 3 | 107.083
B-19388 NATIVA | 190.5 | TREMIE 3500 | PILOTE 79 COMUNAL 3 | 2025-07-07 | 8/4/2025 12:00:00 AM | 28 | 24 | 25.3 | 105 |  | 24.6 | 3 | 105.417
B-19388 NATIVA | 190.5 | TREMIE 3500 | PILOTES 13-43 COMUNAL 3 | 2025-07-09 | 8/6/2025 12:00:00 AM | 28 | 24 | 29.8 | 124 |  | 28.067 | 3 | 124.167
B-19388 NATIVA | 190.5 | TREMIE 3500 | PILOTES 13-43 COMUNAL 3 | 2025-07-09 | 8/6/2025 12:00:00 AM | 28 | 24 | 26.6 | 111 |  | 28.067 | 3 | 110.833
B-19388 NATIVA | 190.5 | TREMIE 3500 | PILOTES 13-43 COMUNAL 3 | 2025-07-09 | 8/6/2025 12:00:00 AM | 28 | 24 | 27.8 | 116 |  | 28.067 | 3 | 115.833
B-19388 NATIVA | 190.5 | TREMIE 3500 | PILOTES 89-90 COMUNAL 3 | 2025-07-10 | 8/7/2025 12:00:00 AM | 28 | 24 | 25.5 | 106 |  | 22.467 | 3 | 106.25
B-19388 NATIVA | 190.5 | TREMIE 3500 | PILOTES 89-90 COMUNAL 3 | 2025-07-10 | 8/7/2025 12:00:00 AM | 28 | 24 | 26.6 | 111 |  | 22.467 | 3 | 110.833
B-19388 NATIVA | 190.5 | TREMIE 3500 | PILOTES 89-90 COMUNAL 3 | 2025-07-10 | 8/7/2025 12:00:00 AM | 28 | 24 | 15.3 | 64 |  | 22.467 | 3 | 63.75
B-19388 NATIVA | 190.5 | TREMIE 3500 | PILOTE 10 COMUNAL 3 | 2025-07-10 | 8/7/2025 12:00:00 AM | 28 | 24 | 20.8 | 87 |  | 21.533 | 3 | 86.667
B-19388 NATIVA | 190.5 | TREMIE 3500 | PILOTE 10 COMUNAL 3 | 2025-07-10 | 8/7/2025 12:00:00 AM | 28 | 24 | 21.4 | 89 |  | 21.533 | 3 | 89.167
B-19388 NATIVA | 190.5 | TREMIE 3500 | PILOTE 10 COMUNAL 3 | 2025-07-10 | 8/7/2025 12:00:00 AM | 28 | 24 | 22.4 | 94 |  | 21.533 | 3 | 93.333
B-19388 NATIVA | 190.5 | TREMIE 3500 | PILOTES 6 COMUNAL 2 Y 40-46 COMUNAL 3 | 2025-07-08 | 8/5/2025 12:00:00 AM | 28 | 24 | 21.2 | 88 |  | 22.7 | 3 | 88.333
B-19388 NATIVA | 190.5 | TREMIE 3500 | PILOTES 6 COMUNAL 2 Y 40-46 COMUNAL 3 | 2025-07-08 | 8/5/2025 12:00:00 AM | 28 | 24 | 21.9 | 91 |  | 22.7 | 3 | 91.25
B-19388 NATIVA | 190.5 | TREMIE 3500 | PILOTES 6 COMUNAL 2 Y 40-46 COMUNAL 3 | 2025-07-08 | 8/5/2025 12:00:00 AM | 28 | 24 | 25 | 104 |  | 22.7 | 3 | 104.167
B-19388 NATIVA | 190.5 | TREMIE 3500 | PILOTE 86 COMUNAL3 | 2025-07-11 | 8/8/2025 12:00:00 AM | 28 | 24 | 22.1 | 92 |  | 23.8 | 3 | 92.083
B-19388 NATIVA | 190.5 | TREMIE 3500 | PILOTE 86 COMUNAL3 | 2025-07-11 | 8/8/2025 12:00:00 AM | 28 | 24 | 24.6 | 102 |  | 23.8 | 3 | 102.5
B-19388 NATIVA | 190.5 | TREMIE 3500 | PILOTE 86 COMUNAL3 | 2025-07-11 | 8/8/2025 12:00:00 AM | 28 | 24 | 24.7 | 103 |  | 23.8 | 3 | 102.917
B-19388 NATIVA | 190.5 | TREMIE 3500 | PILOTES 69-82-84 COMUNAL 3 | 2025-07-14 | 8/11/2025 12:00:00 AM | 28 | 24 | 23.1 | 96 |  | 24.1 | 3 | 96.25
B-19388 NATIVA | 190.5 | TREMIE 3500 | PILOTES 69-82-84 COMUNAL 3 | 2025-07-14 | 8/11/2025 12:00:00 AM | 28 | 24 | 23.3 | 97 |  | 24.1 | 3 | 97.083
B-19388 NATIVA | 190.5 | TREMIE 3500 | PILOTES 69-82-84 COMUNAL 3 | 2025-07-14 | 8/11/2025 12:00:00 AM | 28 | 24 | 25.9 | 108 |  | 24.1 | 3 | 107.917
B-19388 NATIVA | 190.5 | TREMIE 3500 | PILOTE 39 COMUNAL 3 | 2025-07-15 | 8/12/2025 12:00:00 AM | 28 | 24 | 16.6 | 69 |  | 23.4 | 3 | 69.167
B-19388 NATIVA | 190.5 | TREMIE 3500 | PILOTE 39 COMUNAL 3 | 2025-07-15 | 8/12/2025 12:00:00 AM | 28 | 24 | 27.2 | 113 |  | 23.4 | 3 | 113.333
B-19388 NATIVA | 190.5 | TREMIE 3500 | PILOTE 39 COMUNAL 3 | 2025-07-15 | 8/12/2025 12:00:00 AM | 28 | 24 | 26.4 | 110 |  | 23.4 | 3 | 110
B-19388 NATIVA | 190.5 | TREMIE 3500 | PILOTES 23-38-42 COMUNAL 3 Y 6 COMUNAL 4 | 2025-07-21 | 8/18/2025 12:00:00 AM | 28 | 24 | 33.9 | 141 |  | 30.9 | 3 | 141.25
B-19388 NATIVA | 190.5 | TREMIE 3500 | PILOTES 23-38-42 COMUNAL 3 Y 6 COMUNAL 4 | 2025-07-21 | 8/18/2025 12:00:00 AM | 28 | 24 | 30.2 | 126 |  | 30.9 | 3 | 125.833
B-19388 NATIVA | 190.5 | TREMIE 3500 | PILOTES 23-38-42 COMUNAL 3 Y 6 COMUNAL 4 | 2025-07-21 | 8/18/2025 12:00:00 AM | 28 | 24 | 28.6 | 119 |  | 30.9 | 3 | 119.167
B-19388 NATIVA | 190.5 | TREMIE 3500 | PILOTE 61 COMUNAL 3 | 2025-07-16 | 8/13/2025 12:00:00 AM | 28 | 24 | 25.2 | 105 |  | 26.067 | 3 | 105
B-19388 NATIVA | 190.5 | TREMIE 3500 | PILOTE 61 COMUNAL 3 | 2025-07-16 | 8/13/2025 12:00:00 AM | 28 | 24 | 26.5 | 110 |  | 26.067 | 3 | 110.417
B-19388 NATIVA | 190.5 | TREMIE 3500 | PILOTE 61 COMUNAL 3 | 2025-07-16 | 8/13/2025 12:00:00 AM | 28 | 24 | 26.5 | 110 |  | 26.067 | 3 | 110.417
B-19388 NATIVA | 190.5 | TREMIE 3500 | PILOTES 48-87 COMUNAL 3 | 2025-07-17 | 8/14/2025 12:00:00 AM | 28 | 24 | 25.7 | 107 |  | 24.467 | 3 | 107.083
B-19388 NATIVA | 190.5 | TREMIE 3500 | PILOTES 48-87 COMUNAL 3 | 2025-07-17 | 8/14/2025 12:00:00 AM | 28 | 24 | 24.3 | 101 |  | 24.467 | 3 | 101.25
B-19388 NATIVA | 190.5 | TREMIE 3500 | PILOTES 48-87 COMUNAL 3 | 2025-07-17 | 8/14/2025 12:00:00 AM | 28 | 24 | 23.4 | 97 |  | 24.467 | 3 | 97.5
B-19388 NATIVA | 190.5 | TREMIE 3500 | PILOTES 68 COMUNAL 3 Y 3 COMUNAL 4 | 2025-07-18 | 8/15/2025 12:00:00 AM | 28 | 24 | 32.5 | 135 |  | 29.4 | 3 | 135.417
B-19388 NATIVA | 190.5 | TREMIE 3500 | PILOTES 68 COMUNAL 3 Y 3 COMUNAL 4 | 2025-07-18 | 8/15/2025 12:00:00 AM | 28 | 24 | 28.7 | 120 |  | 29.4 | 3 | 119.583
B-19388 NATIVA | 190.5 | TREMIE 3500 | PILOTES 68 COMUNAL 3 Y 3 COMUNAL 4 | 2025-07-18 | 8/15/2025 12:00:00 AM | 28 | 24 | 27 | 113 |  | 29.4 | 3 | 112.5
B-19388 NATIVA | 190.5 | TREMIE 3500 | PILOTES 1-7 COMUNAL 4 | 2025-07-19 | 8/16/2025 12:00:00 AM | 28 | 24 | 29.7 | 124 |  | 29.133 | 3 | 123.75
B-19388 NATIVA | 190.5 | TREMIE 3500 | PILOTES 1-7 COMUNAL 4 | 2025-07-19 | 8/16/2025 12:00:00 AM | 28 | 24 | 29.7 | 124 |  | 29.133 | 3 | 123.75
B-19388 NATIVA | 190.5 | TREMIE 3500 | PILOTES 1-7 COMUNAL 4 | 2025-07-19 | 8/16/2025 12:00:00 AM | 28 | 24 | 28 | 116 |  | 29.133 | 3 | 116.667
B-19388 NATIVA | 190.5 | TREMIE 3500 | PULOTES 2-88 COMUNAL 3 Y 2-5 COMUNAL 4 | 2025-07-22 | 8/19/2025 12:00:00 AM | 28 | 24 | 28 | 116 |  | 28.6 | 3 | 116.667
B-19388 NATIVA | 190.5 | TREMIE 3500 | PULOTES 2-88 COMUNAL 3 Y 2-5 COMUNAL 4 | 2025-07-22 | 8/19/2025 12:00:00 AM | 28 | 24 | 29.7 | 124 |  | 28.6 | 3 | 123.75
B-19388 NATIVA | 190.5 | TREMIE 3500 | PULOTES 2-88 COMUNAL 3 Y 2-5 COMUNAL 4 | 2025-07-22 | 8/19/2025 12:00:00 AM | 28 | 24 | 28.1 | 117 |  | 28.6 | 3 | 117.083
B-19388 NATIVA | 190.5 | TREMIE 3500 | PILOTES 59-81-85 COMUNAL 3 | 2025-07-23 | 8/20/2025 12:00:00 AM | 28 | 24 | 30.5 | 127 |  | 30.567 | 3 | 127.083
B-19388 NATIVA | 190.5 | TREMIE 3500 | PILOTES 59-81-85 COMUNAL 3 | 2025-07-23 | 8/20/2025 12:00:00 AM | 28 | 24 | 31.1 | 130 |  | 30.567 | 3 | 129.583
B-19388 NATIVA | 190.5 | TREMIE 3500 | PILOTES 59-81-85 COMUNAL 3 | 2025-07-23 | 8/20/2025 12:00:00 AM | 28 | 24 | 30.1 | 125 |  | 30.567 | 3 | 125.417
B-19388 NATIVA | 190.5 | TREMIE 3500 | PILOTE 1 COMUNAL 3 | 2025-07-24 | 8/21/2025 12:00:00 AM | 28 | 24 | 25.7 | 107 |  | 26.533 | 3 | 107.083
B-19388 NATIVA | 190.5 | TREMIE 3500 | PILOTE 1 COMUNAL 3 | 2025-07-24 | 8/21/2025 12:00:00 AM | 28 | 24 | 27.3 | 114 |  | 26.533 | 3 | 113.75
B-19388 NATIVA | 190.5 | TREMIE 3500 | PILOTE 1 COMUNAL 3 | 2025-07-24 | 8/21/2025 12:00:00 AM | 28 | 24 | 26.6 | 111 |  | 26.533 | 3 | 110.833
B-19388 NATIVA | 190.5 | TREMIE 3500 | PILOTE 14 COMUNAL 3 | 2025-07-24 | 8/21/2025 12:00:00 AM | 28 | 24 | 30.5 | 127 |  | 36.5 | 3 | 127.083
B-19388 NATIVA | 190.5 | TREMIE 3500 | PILOTE 14 COMUNAL 3 | 2025-07-24 | 8/21/2025 12:00:00 AM | 28 | 24 | 46.9 | 195 |  | 36.5 | 3 | 195.417
B-19388 NATIVA | 190.5 | TREMIE 3500 | PILOTE 14 COMUNAL 3 | 2025-07-24 | 8/21/2025 12:00:00 AM | 28 | 24 | 32.1 | 134 |  | 36.5 | 3 | 133.75
B-19388 NATIVA | 191 | TREMIE 3000 | PILOTE 1 TORRE GRUA | 2025-07-15 | 8/12/2025 12:00:00 AM | 28 | 21 | 25.1 | 119 |  | 25.6 | 3 | 119.524
B-19388 NATIVA | 191 | TREMIE 3000 | PILOTE 1 TORRE GRUA | 2025-07-15 | 8/12/2025 12:00:00 AM | 28 | 21 | 26.2 | 125 |  | 25.6 | 3 | 124.762
B-19388 NATIVA | 191 | TREMIE 3000 | PILOTE 1 TORRE GRUA | 2025-07-15 | 8/12/2025 12:00:00 AM | 28 | 21 | 25.5 | 121 |  | 25.6 | 3 | 121.429
B-19388 NATIVA | 191 | TREMIE 3000 | PILOTES 2-3 TORRE GRUA | 2025-07-16 | 8/13/2025 12:00:00 AM | 28 | 21 | 23.5 | 112 |  | 23.767 | 3 | 111.905
B-19388 NATIVA | 191 | TREMIE 3000 | PILOTES 2-3 TORRE GRUA | 2025-07-16 | 8/13/2025 12:00:00 AM | 28 | 21 | 24.9 | 119 |  | 23.767 | 3 | 118.571
B-19388 NATIVA | 191 | TREMIE 3000 | PILOTES 2-3 TORRE GRUA | 2025-07-16 | 8/13/2025 12:00:00 AM | 28 | 21 | 22.9 | 109 |  | 23.767 | 3 | 109.048
B-19388 NATIVA | 191 | TREMIE 3000 | PILOTE 4 TORRE GRUA | 2025-07-17 | 8/14/2025 12:00:00 AM | 28 | 21 | 30.7 | 146 |  | 32.133 | 3 | 146.19
B-19388 NATIVA | 191 | TREMIE 3000 | PILOTE 4 TORRE GRUA | 2025-07-17 | 8/14/2025 12:00:00 AM | 28 | 21 | 34.3 | 163 |  | 32.133 | 3 | 163.333
B-19388 NATIVA | 191 | TREMIE 3000 | PILOTE 4 TORRE GRUA | 2025-07-17 | 8/14/2025 12:00:00 AM | 28 | 21 | 31.4 | 150 |  | 32.133 | 3 | 149.524
B-19388 NATIVA | 191 | IND. PLACA 3000 GC | PLACA PISO 2 ZONA DE LAVADO Y DEPOSITOS TORRE 4 | 2025-09-19 | 10/17/2025 12:00:00 AM | 28 | 21 | 19.7 | 94 | PLACA | 20.033 | 3 | 93.81
B-19388 NATIVA | 191 | IND. PLACA 3000 GC | PLACA PISO 2 ZONA DE LAVADO Y DEPOSITOS TORRE 4 | 2025-09-19 | 10/17/2025 12:00:00 AM | 28 | 21 | 20.1 | 96 | PLACA | 20.033 | 3 | 95.714
B-19388 NATIVA | 191 | IND. PLACA 3000 GC | PLACA PISO 2 ZONA DE LAVADO Y DEPOSITOS TORRE 4 | 2025-09-19 | 10/17/2025 12:00:00 AM | 28 | 21 | 20.3 | 97 | PLACA | 20.033 | 3 | 96.667
B-19388 NATIVA | 191 | IND. PLACA 3000 GC | PLACA PISO 2 APTOS 204-205 TORRE 4 | 2025-09-23 | 10/21/2025 12:00:00 AM | 28 | 21 | 17.9 | 85 | PLACA | 18.867 | 3 | 85.238
B-19388 NATIVA | 191 | IND. PLACA 3000 GC | PLACA PISO 2 APTOS 204-205 TORRE 4 | 2025-09-23 | 10/21/2025 12:00:00 AM | 28 | 21 | 21.1 | 100 | PLACA | 18.867 | 3 | 100.476
B-19388 NATIVA | 191 | IND. PLACA 3000 GC | PLACA PISO 2 APTOS 204-205 TORRE 4 | 2025-09-23 | 10/21/2025 12:00:00 AM | 28 | 21 | 17.6 | 84 | PLACA | 18.867 | 3 | 83.81
B-19388 NATIVA | 191 | IND. PLACA 3000 GC | PLACA PISO 2 APTOS 206-207 TORRE 4 | 2025-09-26 | 10/24/2025 12:00:00 AM | 28 | 21 | 19.5 | 93 | PLACA | 20.9 | 3 | 92.857
B-19388 NATIVA | 191 | IND. PLACA 3000 GC | PLACA PISO 2 APTOS 206-207 TORRE 4 | 2025-09-26 | 10/24/2025 12:00:00 AM | 28 | 21 | 20.1 | 96 | PLACA | 20.9 | 3 | 95.714
B-19388 NATIVA | 191 | IND. PLACA 3000 GC | PLACA PISO 2 APTOS 206-207 TORRE 4 | 2025-09-26 | 10/24/2025 12:00:00 AM | 28 | 21 | 23.1 | 110 | PLACA | 20.9 | 3 | 110
B-19388 NATIVA | 191 | IND. PLACA 3000 GC | PLACA PISO 2 DEPOSITOS, ACCESO ESTACIONAMIENTOS Y ESCALERA EJES (2-4) PISO 1 A 2 TORRE 4 | 2025-09-30 | 10/28/2025 12:00:00 AM | 28 | 21 | 26.9 | 128 | PLACA | 25.9 | 3 | 128.095
B-19388 NATIVA | 191 | IND. PLACA 3000 GC | PLACA PISO 2 DEPOSITOS, ACCESO ESTACIONAMIENTOS Y ESCALERA EJES (2-4) PISO 1 A 2 TORRE 4 | 2025-09-30 | 10/28/2025 12:00:00 AM | 28 | 21 | 23.8 | 114 | PLACA | 25.9 | 3 | 113.333
B-19388 NATIVA | 191 | IND. PLACA 3000 GC | PLACA PISO 2 DEPOSITOS, ACCESO ESTACIONAMIENTOS Y ESCALERA EJES (2-4) PISO 1 A 2 TORRE 4 | 2025-09-30 | 10/28/2025 12:00:00 AM | 28 | 21 | 27 | 128 | PLACA | 25.9 | 3 | 128.571
B-19388 NATIVA | 190.5 | IND. PLACA 3000 GC | PLACA PISO 2 APTOS 208-209 TORRE 4 | 2025-10-02 | 10/30/2025 12:00:00 AM | 28 | 21 | 24.6 | 117 | PLACA | 22.767 | 3 | 117.143
B-19388 NATIVA | 190.5 | IND. PLACA 3000 GC | PLACA PISO 2 APTOS 208-209 TORRE 4 | 2025-10-02 | 10/30/2025 12:00:00 AM | 28 | 21 | 19.8 | 94 | PLACA | 22.767 | 3 | 94.286
B-19388 NATIVA | 190.5 | IND. PLACA 3000 GC | PLACA PISO 2 APTOS 208-209 TORRE 4 | 2025-10-02 | 10/30/2025 12:00:00 AM | 28 | 21 | 23.9 | 114 | PLACA | 22.767 | 3 | 113.81
B-19388 NATIVA | 191 | IND. PLACA 3000 GC | PLACA PISO 2 SALA DE REUNIONES Y DEPOSITOS TORRE 4 | 2025-10-06 | 11/3/2025 12:00:00 AM | 28 | 21 | 21.1 | 100 | PLACA | 20.3 | 3 | 100.476
B-19388 NATIVA | 191 | IND. PLACA 3000 GC | PLACA PISO 2 SALA DE REUNIONES Y DEPOSITOS TORRE 4 | 2025-10-06 | 11/3/2025 12:00:00 AM | 28 | 21 | 18.7 | 89 | PLACA | 20.3 | 3 | 89.048
B-19388 NATIVA | 191 | IND. PLACA 3000 GC | PLACA PISO 2 SALA DE REUNIONES Y DEPOSITOS TORRE 4 | 2025-10-06 | 11/3/2025 12:00:00 AM | 28 | 21 | 21.1 | 100 | PLACA | 20.3 | 3 | 100.476
B-19388 NATIVA | 191 | IND. PLACA 3000 PSI | PLACA PISO 3 APTOS 304-305 Y ESCALERA EJES (18-20) PISO 1 A 2 TORRE 4 | 2025-10-09 | 11/6/2025 12:00:00 AM | 28 | 21 | 26.9 | 128 | PLACA | 27.1 | 3 | 128.095
B-19388 NATIVA | 191 | IND. PLACA 3000 PSI | PLACA PISO 3 APTOS 304-305 Y ESCALERA EJES (18-20) PISO 1 A 2 TORRE 4 | 2025-10-09 | 11/6/2025 12:00:00 AM | 28 | 21 | 28.1 | 134 | PLACA | 27.1 | 3 | 133.81
B-19388 NATIVA | 191 | IND. PLACA 3000 PSI | PLACA PISO 3 APTOS 304-305 Y ESCALERA EJES (18-20) PISO 1 A 2 TORRE 4 | 2025-10-09 | 11/6/2025 12:00:00 AM | 28 | 21 | 26.3 | 125 | PLACA | 27.1 | 3 | 125.238
B-19388 NATIVA | 191 | IND. PLACA 3000 PSI | PLACA PISO 3 APTOS 302-303 TORRE 4 | 2025-10-14 | 11/11/2025 12:00:00 AM | 28 | 21 | 19.2 | 91 | PLACA | 19.2 | 3 | 91.429
B-19388 NATIVA | 191 | IND. PLACA 3000 PSI | PLACA PISO 3 APTOS 302-303 TORRE 4 | 2025-10-14 | 11/11/2025 12:00:00 AM | 28 | 21 | 19 | 90 | PLACA | 19.2 | 3 | 90.476
B-19388 NATIVA | 191 | IND. PLACA 3000 PSI | PLACA PISO 3 APTOS 302-303 TORRE 4 | 2025-10-14 | 11/11/2025 12:00:00 AM | 28 | 21 | 19.4 | 92 | PLACA | 19.2 | 3 | 92.381
B-19388 NATIVA | 191 | IND. PLACA 3000 PSI | PLACA PISO 3 ACCESO A PLATAFORMA, APTO 301 Y ESCALERA EJES (2-4) PISO 2 A 3 TORRE 4 | 2025-10-17 | 11/14/2025 12:00:00 AM | 28 | 21 | 30.9 | 147 | PLACA | 30.1 | 3 | 147.143
B-19388 NATIVA | 191 | IND. PLACA 3000 PSI | PLACA PISO 3 ACCESO A PLATAFORMA, APTO 301 Y ESCALERA EJES (2-4) PISO 2 A 3 TORRE 4 | 2025-10-17 | 11/14/2025 12:00:00 AM | 28 | 21 | 29 | 138 | PLACA | 30.1 | 3 | 138.095
B-19388 NATIVA | 191 | IND. PLACA 3000 PSI | PLACA PISO 3 ACCESO A PLATAFORMA, APTO 301 Y ESCALERA EJES (2-4) PISO 2 A 3 TORRE 4 | 2025-10-17 | 11/14/2025 12:00:00 AM | 28 | 21 | 30.4 | 145 | PLACA | 30.1 | 3 | 144.762
B-19388 NATIVA | 191 | IND. PLACA 3000 PSI | PLACA PISO 3 APTOS 306-307 TORRE 4 | 2025-10-20 | 11/17/2025 12:00:00 AM | 28 | 21 | 24.4 | 116 | PLACA | 24.533 | 3 | 116.19
B-19388 NATIVA | 191 | IND. PLACA 3000 PSI | PLACA PISO 3 APTOS 306-307 TORRE 4 | 2025-10-20 | 11/17/2025 12:00:00 AM | 28 | 21 | 25.9 | 123 | PLACA | 24.533 | 3 | 123.333
B-19388 NATIVA | 191 | IND. PLACA 3000 PSI | PLACA PISO 3 APTOS 306-307 TORRE 4 | 2025-10-20 | 11/17/2025 12:00:00 AM | 28 | 21 | 23.3 | 111 | PLACA | 24.533 | 3 | 110.952
B-19388 NATIVA | 191 | IND. PLACA 3000 PSI | PLACA PISO 3 APTOS 308-309 TORRE 4 | 2025-10-21 | 11/18/2025 12:00:00 AM | 28 | 21 | 30.4 | 145 | PLACA | 30.4 | 3 | 144.762
B-19388 NATIVA | 191 | IND. PLACA 3000 PSI | PLACA PISO 3 APTOS 308-309 TORRE 4 | 2025-10-21 | 11/18/2025 12:00:00 AM | 28 | 21 | 29.7 | 141 | PLACA | 30.4 | 3 | 141.429
B-19388 NATIVA | 191 | IND. PLACA 3000 PSI | PLACA PISO 3 APTOS 308-309 TORRE 4 | 2025-10-21 | 11/18/2025 12:00:00 AM | 28 | 21 | 31.1 | 148 | PLACA | 30.4 | 3 | 148.095
B-19388 NATIVA | 191 | IND. PLACA 3000 PSI | PLACA PISO 3 APTO 311 Y SALAS DE REUNION TORRE 4 | 2025-10-23 | 11/20/2025 12:00:00 AM | 28 | 21 | 26.4 | 126 | PLACA | 21.3 | 3 | 125.714
B-19388 NATIVA | 191 | IND. PLACA 3000 PSI | PLACA PISO 3 APTO 311 Y SALAS DE REUNION TORRE 4 | 2025-10-23 | 11/20/2025 12:00:00 AM | 28 | 21 | 19.6 | 93 | PLACA | 21.3 | 3 | 93.333
B-19388 NATIVA | 191 | IND. PLACA 3000 PSI | PLACA PISO 3 APTO 311 Y SALAS DE REUNION TORRE 4 | 2025-10-23 | 11/20/2025 12:00:00 AM | 28 | 21 | 17.9 | 85 | PLACA | 21.3 | 3 | 85.238
B-19388 NATIVA | 191 | IND. PLACA 3000 PSI | PLACA PISO 2 EJE 1-9 DEL F-J ZONA DE DEPOSITOS T5 | 2025-10-25 | 11/22/2025 12:00:00 AM | 28 | 21 | 30.5 | 145 | PLACA | 27.3 | 3 | 145.238
B-19388 NATIVA | 191 | IND. PLACA 3000 PSI | PLACA PISO 2 EJE 1-9 DEL F-J ZONA DE DEPOSITOS T5 | 2025-10-25 | 11/22/2025 12:00:00 AM | 28 | 21 | 24 | 114 | PLACA | 27.3 | 3 | 114.286
B-19388 NATIVA | 191 | IND. PLACA 3000 PSI | PLACA PISO 2 EJE 1-9 DEL F-J ZONA DE DEPOSITOS T5 | 2025-10-25 | 11/22/2025 12:00:00 AM | 28 | 21 | 27.4 | 130 | PLACA | 27.3 | 3 | 130.476
B-19388 NATIVA | 191 | IND. PLACA 3000 PSI | PLACA PISO 4 APTOS 404-405 Y ESCALERA EJES (18-20) PISO 2 A 3 TORRE 4 | 2025-10-24 | 11/21/2025 12:00:00 AM | 28 | 21 | 21.2 | 101 | PLACA | 22.167 | 3 | 100.952
B-19388 NATIVA | 191 | IND. PLACA 3000 PSI | PLACA PISO 4 APTOS 404-405 Y ESCALERA EJES (18-20) PISO 2 A 3 TORRE 4 | 2025-10-24 | 11/21/2025 12:00:00 AM | 28 | 21 | 20.2 | 96 | PLACA | 22.167 | 3 | 96.19
B-19388 NATIVA | 191 | IND. PLACA 3000 PSI | PLACA PISO 4 APTOS 404-405 Y ESCALERA EJES (18-20) PISO 2 A 3 TORRE 4 | 2025-10-24 | 11/21/2025 12:00:00 AM | 28 | 21 | 25.1 | 119 | PLACA | 22.167 | 3 | 119.524
B-19388 NATIVA | 191 | IND. PLACA 3000 PSI | PLACA PISO 4 APTOS 402 - 403 | 2025-10-25 | 11/22/2025 12:00:00 AM | 28 | 21 | 20.2 | 96 | PLACA | 20.467 | 3 | 96.19
B-19388 NATIVA | 191 | IND. PLACA 3000 PSI | PLACA PISO 4 APTOS 402 - 403 | 2025-10-25 | 11/22/2025 12:00:00 AM | 28 | 21 | 21.9 | 104 | PLACA | 20.467 | 3 | 104.286
B-19388 NATIVA | 191 | IND. PLACA 3000 PSI | PLACA PISO 4 APTOS 402 - 403 | 2025-10-25 | 11/22/2025 12:00:00 AM | 28 | 21 | 19.3 | 92 | PLACA | 20.467 | 3 | 91.905
B-19388 NATIVA | 191 | IND. PLACA 3000 PSI | PLACA PISO 4 APTOS 406 - 407 TORRE 4 | 2025-10-27 | 11/24/2025 12:00:00 AM | 28 | 21 | 23.8 | 113 | PLACA | 22.533 | 3 | 113.333
B-19388 NATIVA | 191 | IND. PLACA 3000 PSI | PLACA PISO 4 APTOS 406 - 407 TORRE 4 | 2025-10-27 | 11/24/2025 12:00:00 AM | 28 | 21 | 19.1 | 91 | PLACA | 22.533 | 3 | 90.952
B-19388 NATIVA | 191 | IND. PLACA 3000 PSI | PLACA PISO 4 APTOS 406 - 407 TORRE 4 | 2025-10-27 | 11/24/2025 12:00:00 AM | 28 | 21 | 24.7 | 118 | PLACA | 22.533 | 3 | 117.619
B-19388 NATIVA | 191 | IND. PLACA 3000 PSI | PLACA PISO 2 EJE 1-9 DEL A-F AP 204-205 | 2025-10-28 | 11/25/2025 12:00:00 AM | 28 | 21 | 24.3 | 116 | PLACA | 24.533 | 3 | 115.714
B-19388 NATIVA | 191 | IND. PLACA 3000 PSI | PLACA PISO 2 EJE 1-9 DEL A-F AP 204-205 | 2025-10-28 | 11/25/2025 12:00:00 AM | 28 | 21 | 24.1 | 115 | PLACA | 24.533 | 3 | 114.762
B-19388 NATIVA | 191 | IND. PLACA 3000 PSI | PLACA PISO 2 EJE 1-9 DEL A-F AP 204-205 | 2025-10-28 | 11/25/2025 12:00:00 AM | 28 | 21 | 25.2 | 120 | PLACA | 24.533 | 3 | 120
B-19388 NATIVA | 191 | IND. PLACA 3000 PSI | PLACA PISO 4 APTOS 401-412 Y ESCALERA EJES (2-4) PISO 3 A 4 TORRE 4 | 2025-10-28 | 11/25/2025 12:00:00 AM | 28 | 21 | 26.9 | 128 | PLACA | 28.2 | 3 | 128.095
B-19388 NATIVA | 191 | IND. PLACA 3000 PSI | PLACA PISO 4 APTOS 401-412 Y ESCALERA EJES (2-4) PISO 3 A 4 TORRE 4 | 2025-10-28 | 11/25/2025 12:00:00 AM | 28 | 21 | 28.3 | 135 | PLACA | 28.2 | 3 | 134.762
B-19388 NATIVA | 191 | IND. PLACA 3000 PSI | PLACA PISO 4 APTOS 401-412 Y ESCALERA EJES (2-4) PISO 3 A 4 TORRE 4 | 2025-10-28 | 11/25/2025 12:00:00 AM | 28 | 21 | 29.4 | 140 | PLACA | 28.2 | 3 | 140
B-19388 NATIVA | 191 | IND. PLACA 3000 PSI | PLACA PISO 4 APTOS 408 - 409 TORRE 4 | 2025-10-29 | 11/26/2025 12:00:00 AM | 28 | 21 | 26.6 | 127 | PLACA | 26.467 | 3 | 126.667
B-19388 NATIVA | 191 | IND. PLACA 3000 PSI | PLACA PISO 4 APTOS 408 - 409 TORRE 4 | 2025-10-29 | 11/26/2025 12:00:00 AM | 28 | 21 | 27.4 | 131 | PLACA | 26.467 | 3 | 130.476
B-19388 NATIVA | 191 | IND. PLACA 3000 PSI | PLACA PISO 4 APTOS 408 - 409 TORRE 4 | 2025-10-29 | 11/26/2025 12:00:00 AM | 28 | 21 | 25.4 | 121 | PLACA | 26.467 | 3 | 120.952
B-19388 NATIVA | 191 | IND. PLACA 3000 PSI | PLACA PISO 4 APTO 411 Y SALA DE JUEGOS TORRE 4 | 2025-10-30 | 11/27/2025 12:00:00 AM | 28 | 21 | 32.3 | 154 | PLACA | 31.667 | 3 | 153.81
B-19388 NATIVA | 191 | IND. PLACA 3000 PSI | PLACA PISO 4 APTO 411 Y SALA DE JUEGOS TORRE 4 | 2025-10-30 | 11/27/2025 12:00:00 AM | 28 | 21 | 30.8 | 147 | PLACA | 31.667 | 3 | 146.667
B-19388 NATIVA | 191 | IND. PLACA 3000 PSI | PLACA PISO 4 APTO 411 Y SALA DE JUEGOS TORRE 4 | 2025-10-30 | 11/27/2025 12:00:00 AM | 28 | 21 | 31.9 | 152 | PLACA | 31.667 | 3 | 151.905
B-19388 NATIVA | 191 | IND. PLACA 3000 PSI | PLACA PISO 2 EJE10-16 AP 206-207 TORRE 5 | 2025-10-30 | 11/27/2025 12:00:00 AM | 28 | 21 | 19.3 | 92 | PLACA | 22 | 3 | 91.905
B-19388 NATIVA | 191 | IND. PLACA 3000 PSI | PLACA PISO 2 EJE10-16 AP 206-207 TORRE 5 | 2025-10-30 | 11/27/2025 12:00:00 AM | 28 | 21 | 20.7 | 98 | PLACA | 22 | 3 | 98.571
B-19388 NATIVA | 191 | IND. PLACA 3000 PSI | PLACA PISO 2 EJE10-16 AP 206-207 TORRE 5 | 2025-10-30 | 11/27/2025 12:00:00 AM | 28 | 21 | 26 | 124 | PLACA | 22 | 3 | 123.81
B-19388 NATIVA | 191 | IND. PLACA 3000 PSI | PLACA PISO 4 APTOS 504-505 Y ESCALERA EJES (18-20) PISO 3 A 4 TORRE 4 | 2025-11-01 | 11/29/2025 12:00:00 AM | 28 | 21 | 17.2 | 82 | PLACA | 19.633 | 3 | 81.905
B-19388 NATIVA | 191 | IND. PLACA 3000 PSI | PLACA PISO 4 APTOS 504-505 Y ESCALERA EJES (18-20) PISO 3 A 4 TORRE 4 | 2025-11-01 | 11/29/2025 12:00:00 AM | 28 | 21 | 20.6 | 98 | PLACA | 19.633 | 3 | 98.095
B-19388 NATIVA | 191 | IND. PLACA 3000 PSI | PLACA PISO 4 APTOS 504-505 Y ESCALERA EJES (18-20) PISO 3 A 4 TORRE 4 | 2025-11-01 | 11/29/2025 12:00:00 AM | 28 | 21 | 21.1 | 100 | PLACA | 19.633 | 3 | 100.476
B-19388 NATIVA | 191 | IND. PLACA 3000 PSI | PLACA PISO 2 - T5 CUARTOS TECNICOS Y CORRESPONDENCIA EJE10-16 | 2025-11-04 | 12/2/2025 12:00:00 AM | 28 | 21 | 23.4 | 111 | PLACA | 22.967 | 3 | 111.429
B-19388 NATIVA | 191 | IND. PLACA 3000 PSI | PLACA PISO 2 - T5 CUARTOS TECNICOS Y CORRESPONDENCIA EJE10-16 | 2025-11-04 | 12/2/2025 12:00:00 AM | 28 | 21 | 23.6 | 112 | PLACA | 22.967 | 3 | 112.381
B-19388 NATIVA | 191 | IND. PLACA 3000 PSI | PLACA PISO 2 - T5 CUARTOS TECNICOS Y CORRESPONDENCIA EJE10-16 | 2025-11-04 | 12/2/2025 12:00:00 AM | 28 | 21 | 21.9 | 104 | PLACA | 22.967 | 3 | 104.286
B-19388 NATIVA | 191 | IND. PLACA 3000 PSI | PLACA PISO 4 APTOS 501-512 Y ESCALERA EJES (2-4) PISO 4 A 5 TORRE 4 | 2025-11-05 | 12/3/2025 12:00:00 AM | 28 | 21 | 32.2 | 153 | PLACA | 30.667 | 3 | 153.333
B-19388 NATIVA | 191 | IND. PLACA 3000 PSI | PLACA PISO 4 APTOS 501-512 Y ESCALERA EJES (2-4) PISO 4 A 5 TORRE 4 | 2025-11-05 | 12/3/2025 12:00:00 AM | 28 | 21 | 30.1 | 143 | PLACA | 30.667 | 3 | 143.333
B-19388 NATIVA | 191 | IND. PLACA 3000 PSI | PLACA PISO 4 APTOS 501-512 Y ESCALERA EJES (2-4) PISO 4 A 5 TORRE 4 | 2025-11-05 | 12/3/2025 12:00:00 AM | 28 | 21 | 29.7 | 141 | PLACA | 30.667 | 3 | 141.429
B-19388 NATIVA | 191 | IND. PLACA 3000 PSI | PLACA PISO 1 AP 108-109 T5 | 2025-11-06 | 12/4/2025 12:00:00 AM | 28 | 21 | 23 | 109 | PLACA | 23.133 | 3 | 109.524
B-19388 NATIVA | 191 | IND. PLACA 3000 PSI | PLACA PISO 1 AP 108-109 T5 | 2025-11-06 | 12/4/2025 12:00:00 AM | 28 | 21 | 22.3 | 106 | PLACA | 23.133 | 3 | 106.19
B-19388 NATIVA | 191 | IND. PLACA 3000 PSI | PLACA PISO 1 AP 108-109 T5 | 2025-11-06 | 12/4/2025 12:00:00 AM | 28 | 21 | 24.1 | 115 | PLACA | 23.133 | 3 | 114.762
B-19388 NATIVA | 191 | IND. PLACA 3000 PSI | PLACA PISO 5 APTOS 506-507 TORRE 4 | 2025-11-06 | 12/4/2025 12:00:00 AM | 28 | 21 | 23.5 | 112 | PLACA | 23.767 | 3 | 111.905
B-19388 NATIVA | 191 | IND. PLACA 3000 PSI | PLACA PISO 5 APTOS 506-507 TORRE 4 | 2025-11-06 | 12/4/2025 12:00:00 AM | 28 | 21 | 23.7 | 113 | PLACA | 23.767 | 3 | 112.857
B-19388 NATIVA | 191 | IND. PLACA 3000 PSI | PLACA PISO 5 APTOS 506-507 TORRE 4 | 2025-11-06 | 12/4/2025 12:00:00 AM | 28 | 21 | 24.1 | 115 | PLACA | 23.767 | 3 | 114.762
B-19388 NATIVA | 191 | IND. PLACA 3000 PSI | PLACA PISO 5 APTOS 508-509 TORRE 4 | 2025-11-07 | 12/5/2025 12:00:00 AM | 28 | 21 | 23.2 | 111 | PLACA | 22.4 | 3 | 110.476
B-19388 NATIVA | 191 | IND. PLACA 3000 PSI | PLACA PISO 5 APTOS 508-509 TORRE 4 | 2025-11-07 | 12/5/2025 12:00:00 AM | 28 | 21 | 21.9 | 104 | PLACA | 22.4 | 3 | 104.286
B-19388 NATIVA | 191 | IND. PLACA 3000 PSI | PLACA PISO 5 APTOS 508-509 TORRE 4 | 2025-11-07 | 12/5/2025 12:00:00 AM | 28 | 21 | 22.1 | 105 | PLACA | 22.4 | 3 | 105.238
B-19388 NATIVA | 191 | IND. PLACA 3000 PSI | PLACA PISO 4 APTOS 502-503 TORRE 4 | 2025-11-04 | 12/2/2025 12:00:00 AM | 28 | 21 | 21 | 100 | PLACA | 19.9 | 3 | 100
B-19388 NATIVA | 191 | IND. PLACA 3000 PSI | PLACA PISO 4 APTOS 502-503 TORRE 4 | 2025-11-04 | 12/2/2025 12:00:00 AM | 28 | 21 | 19.7 | 94 | PLACA | 19.9 | 3 | 93.81
B-19388 NATIVA | 191 | IND. PLACA 3000 PSI | PLACA PISO 4 APTOS 502-503 TORRE 4 | 2025-11-04 | 12/2/2025 12:00:00 AM | 28 | 21 | 19 | 90 | PLACA | 19.9 | 3 | 90.476
B-19388 NATIVA | 191 | IND. PLACA 3000 PSI | PLACA PISO 1 EJE 15-23 Y ESCALERA P1-P2 EJE 1-2 T5 | 2025-11-10 | 12/8/2025 12:00:00 AM | 28 | 21 | 25.2 | 120 | PLACA | 27.6 | 3 | 120
B-19388 NATIVA | 191 | IND. PLACA 3000 PSI | PLACA PISO 1 EJE 15-23 Y ESCALERA P1-P2 EJE 1-2 T5 | 2025-11-10 | 12/8/2025 12:00:00 AM | 28 | 21 | 30 | 143 | PLACA | 27.6 | 3 | 142.857
B-19388 NATIVA | 191 | IND. PLACA 3000 PSI | PLACA PISO 1 EJE 15-23 Y ESCALERA P1-P2 EJE 1-2 T5 | 2025-11-10 | 12/8/2025 12:00:00 AM | 28 | 21 | 27.6 | 132 | PLACA | 27.6 | 3 | 131.429
B-19388 NATIVA | 191 | IND. PLACA 3000 PSI | PLACA PISO 5 APTO 511, SALA DE JUEGOS Y ESCALERA EJES (18-20) PISO 4 A 5 TORRE 4 | 2025-11-10 | 12/8/2025 12:00:00 AM | 28 | 21 | 23.5 | 112 | PLACA | 24.067 | 3 | 111.905
B-19388 NATIVA | 191 | IND. PLACA 3000 PSI | PLACA PISO 5 APTO 511, SALA DE JUEGOS Y ESCALERA EJES (18-20) PISO 4 A 5 TORRE 4 | 2025-11-10 | 12/8/2025 12:00:00 AM | 28 | 21 | 24.8 | 118 | PLACA | 24.067 | 3 | 118.095
B-19388 NATIVA | 191 | IND. PLACA 3000 PSI | PLACA PISO 5 APTO 511, SALA DE JUEGOS Y ESCALERA EJES (18-20) PISO 4 A 5 TORRE 4 | 2025-11-10 | 12/8/2025 12:00:00 AM | 28 | 21 | 23.9 | 114 | PLACA | 24.067 | 3 | 113.81
B-19388 NATIVA | 191 | IND. PLACA 3000 PSI | PLACA PISO 6 APTOS 604-605 TORRE 4 | 2025-11-11 | 12/9/2025 12:00:00 AM | 28 | 21 | 25.2 | 120 | PLACA | 27.733 | 3 | 120
B-19388 NATIVA | 191 | IND. PLACA 3000 PSI | PLACA PISO 6 APTOS 604-605 TORRE 4 | 2025-11-11 | 12/9/2025 12:00:00 AM | 28 | 21 | 28.3 | 135 | PLACA | 27.733 | 3 | 134.762
B-19388 NATIVA | 191 | IND. PLACA 3000 PSI | PLACA PISO 6 APTOS 604-605 TORRE 4 | 2025-11-11 | 12/9/2025 12:00:00 AM | 28 | 21 | 29.7 | 142 | PLACA | 27.733 | 3 | 141.429
B-19388 NATIVA | 191 | IND. PLACA 3000 PSI | PLACA PISO 6 APTOS 602-603 TORRE 4 | 2025-11-12 | 12/10/2025 12:00:00 AM | 28 | 21 | 30.8 | 147 | PLACA | 30.2 | 3 | 146.667
B-19388 NATIVA | 191 | IND. PLACA 3000 PSI | PLACA PISO 6 APTOS 602-603 TORRE 4 | 2025-11-12 | 12/10/2025 12:00:00 AM | 28 | 21 | 30.4 | 145 | PLACA | 30.2 | 3 | 144.762
B-19388 NATIVA | 191 | IND. PLACA 3000 PSI | PLACA PISO 6 APTOS 602-603 TORRE 4 | 2025-11-12 | 12/10/2025 12:00:00 AM | 28 | 21 | 29.4 | 140 | PLACA | 30.2 | 3 | 140
B-19388 NATIVA | 191 | IND. PLACA 3000 PSI | TORRE 5 PLACA PISO 3 DEPOSITOS EJE 1-9 F-J | 2025-11-13 | 12/11/2025 12:00:00 AM | 28 | 21 | 26.4 | 126 | PLACA | 29.533 | 3 | 125.714
B-19388 NATIVA | 191 | IND. PLACA 3000 PSI | TORRE 5 PLACA PISO 3 DEPOSITOS EJE 1-9 F-J | 2025-11-13 | 12/11/2025 12:00:00 AM | 28 | 21 | 35.9 | 171 | PLACA | 29.533 | 3 | 170.952
B-19388 NATIVA | 191 | IND. PLACA 3000 PSI | TORRE 5 PLACA PISO 3 DEPOSITOS EJE 1-9 F-J | 2025-11-13 | 12/11/2025 12:00:00 AM | 28 | 21 | 26.3 | 125 | PLACA | 29.533 | 3 | 125.238
B-19388 NATIVA | 191 | IND. PLACA 3000 PSI | PLACA PISO 6 APTOS 601-612 TORRE 4 | 2025-11-13 | 12/11/2025 12:00:00 AM | 28 | 21 | 22.5 | 107 | PLACA | 21.9 | 3 | 107.143
B-19388 NATIVA | 191 | IND. PLACA 3000 PSI | PLACA PISO 6 APTOS 601-612 TORRE 4 | 2025-11-13 | 12/11/2025 12:00:00 AM | 28 | 21 | 19.5 | 93 | PLACA | 21.9 | 3 | 92.857
B-19388 NATIVA | 191 | IND. PLACA 3000 PSI | PLACA PISO 6 APTOS 601-612 TORRE 4 | 2025-11-13 | 12/11/2025 12:00:00 AM | 28 | 21 | 23.7 | 113 | PLACA | 21.9 | 3 | 112.857
B-19388 NATIVA | 191 | IND. PLACA 3000 PSI | PLACA PISO 6 APTOS 606-607 TORRE 4 | 2025-11-14 | 12/12/2025 12:00:00 AM | 28 | 21 | 22.2 | 106 | PLACA | 22.133 | 3 | 105.714
B-19388 NATIVA | 191 | IND. PLACA 3000 PSI | PLACA PISO 6 APTOS 606-607 TORRE 4 | 2025-11-14 | 12/12/2025 12:00:00 AM | 28 | 21 | 21.6 | 103 | PLACA | 22.133 | 3 | 102.857
B-19388 NATIVA | 191 | IND. PLACA 3000 PSI | PLACA PISO 6 APTOS 606-607 TORRE 4 | 2025-11-14 | 12/12/2025 12:00:00 AM | 28 | 21 | 22.6 | 108 | PLACA | 22.133 | 3 | 107.619
B-19388 NATIVA | 191 | IND. PLACA 3000 PSI | PLACA PISO 3 APTOS 304-305 + PASILLO TORRE 5 | 2025-11-18 | 12/16/2025 12:00:00 AM | 28 | 21 | 23.8 | 113 | PLACA | 24.667 | 3 | 113.333
B-19388 NATIVA | 191 | IND. PLACA 3000 PSI | PLACA PISO 3 APTOS 304-305 + PASILLO TORRE 5 | 2025-11-18 | 12/16/2025 12:00:00 AM | 28 | 21 | 24 | 114 | PLACA | 24.667 | 3 | 114.286
B-19388 NATIVA | 191 | IND. PLACA 3000 PSI | PLACA PISO 3 APTOS 304-305 + PASILLO TORRE 5 | 2025-11-18 | 12/16/2025 12:00:00 AM | 28 | 21 | 26.2 | 125 | PLACA | 24.667 | 3 | 124.762
B-19388 NATIVA | 191 | IND. PLACA 3000 PSI | PLACA PISO 6 APTOS 608-609 TORRE 4 | 2025-11-18 | 12/16/2025 12:00:00 AM | 28 | 21 | 25.5 | 121 | PLACA | 25.467 | 3 | 121.429
B-19388 NATIVA | 191 | IND. PLACA 3000 PSI | PLACA PISO 6 APTOS 608-609 TORRE 4 | 2025-11-18 | 12/16/2025 12:00:00 AM | 28 | 21 | 26.8 | 128 | PLACA | 25.467 | 3 | 127.619
B-19388 NATIVA | 191 | IND. PLACA 3000 PSI | PLACA PISO 6 APTOS 608-609 TORRE 4 | 2025-11-18 | 12/16/2025 12:00:00 AM | 28 | 21 | 24.1 | 115 | PLACA | 25.467 | 3 | 114.762
B-19388 NATIVA | 191 | IND. PLACA 3000 PSI | PLACA PISO 7 APTOS 704-705 Y ESCALERA EJES (18-20) PISO 5 A 6 TORRE 4 | 2025-11-19 | 12/17/2025 12:00:00 AM | 28 | 21 | 26.4 | 126 | PLACA | 26.733 | 3 | 125.714
B-19388 NATIVA | 191 | IND. PLACA 3000 PSI | PLACA PISO 7 APTOS 704-705 Y ESCALERA EJES (18-20) PISO 5 A 6 TORRE 4 | 2025-11-19 | 12/17/2025 12:00:00 AM | 28 | 21 | 27.4 | 130 | PLACA | 26.733 | 3 | 130.476
B-19388 NATIVA | 191 | IND. PLACA 3000 PSI | PLACA PISO 7 APTOS 704-705 Y ESCALERA EJES (18-20) PISO 5 A 6 TORRE 4 | 2025-11-19 | 12/17/2025 12:00:00 AM | 28 | 21 | 26.4 | 126 | PLACA | 26.733 | 3 | 125.714
B-19388 NATIVA | 191 | IND. PLACA 3000 PSI | PLACA PISO 7 APTOS 702-703 TORRE 4 | 2025-11-20 | 12/18/2025 12:00:00 AM | 28 | 21 | 25.1 | 119 | PLACA | 34.5 | 3 | 119.524
B-19388 NATIVA | 191 | IND. PLACA 3000 PSI | PLACA PISO 7 APTOS 702-703 TORRE 4 | 2025-11-20 | 12/18/2025 12:00:00 AM | 28 | 21 | 49.8 | 237 | PLACA | 34.5 | 3 | 237.143
B-19388 NATIVA | 191 | IND. PLACA 3000 PSI | PLACA PISO 7 APTOS 702-703 TORRE 4 | 2025-11-20 | 12/18/2025 12:00:00 AM | 28 | 21 | 28.6 | 136 | PLACA | 34.5 | 3 | 136.19
B-19388 NATIVA | 191 | IND. PLACA 3000 PSI | PLACA PISO 3 AP 306-307 TORRE 5 | 2025-11-20 | 12/18/2025 12:00:00 AM | 28 | 21 | 21.4 | 102 | PLACA | 20.767 | 3 | 101.905
B-19388 NATIVA | 191 | IND. PLACA 3000 PSI | PLACA PISO 3 AP 306-307 TORRE 5 | 2025-11-20 | 12/18/2025 12:00:00 AM | 28 | 21 | 21.8 | 104 | PLACA | 20.767 | 3 | 103.81
B-19388 NATIVA | 191 | IND. PLACA 3000 PSI | PLACA PISO 3 AP 306-307 TORRE 5 | 2025-11-20 | 12/18/2025 12:00:00 AM | 28 | 21 | 19.1 | 91 | PLACA | 20.767 | 3 | 90.952
B-19388 NATIVA | 191 | IND. PLACA 3000 PSI | PLACA PISO 7 APTOS 706-707 TORRE 4 | 2025-11-21 | 12/19/2025 12:00:00 AM | 28 | 21 | 21.2 | 101 | PLACA | 22.1 | 3 | 100.952
B-19388 NATIVA | 191 | IND. PLACA 3000 PSI | PLACA PISO 7 APTOS 706-707 TORRE 4 | 2025-11-21 | 12/19/2025 12:00:00 AM | 28 | 21 | 22 | 105 | PLACA | 22.1 | 3 | 104.762
B-19388 NATIVA | 191 | IND. PLACA 3000 PSI | PLACA PISO 7 APTOS 706-707 TORRE 4 | 2025-11-21 | 12/19/2025 12:00:00 AM | 28 | 21 | 23.1 | 110 | PLACA | 22.1 | 3 | 110
B-19388 NATIVA | 191 | IND. PLACA 3000 PSI | PLACA PISO 7 APTOS 701-712 TORRE 4 | 2025-11-22 | 12/20/2025 12:00:00 AM | 28 | 21 | 25 | 119 | PLACA | 25.367 | 3 | 119.048
B-19388 NATIVA | 191 | IND. PLACA 3000 PSI | PLACA PISO 7 APTOS 701-712 TORRE 4 | 2025-11-22 | 12/20/2025 12:00:00 AM | 28 | 21 | 25.8 | 123 | PLACA | 25.367 | 3 | 122.857
B-19388 NATIVA | 191 | IND. PLACA 3000 PSI | PLACA PISO 7 APTOS 701-712 TORRE 4 | 2025-11-22 | 12/20/2025 12:00:00 AM | 28 | 21 | 25.3 | 120 | PLACA | 25.367 | 3 | 120.476
B-19388 NATIVA | 191 | IND. PLACA 3000 PSI | PLACA PISO 6 APTOS 608-609 TORRE 4 | 2025-11-15 | 12/13/2025 12:00:00 AM | 28 | 21 | 24.2 | 115 | PLACA | 23.933 | 3 | 115.238
B-19388 NATIVA | 191 | IND. PLACA 3000 PSI | PLACA PISO 6 APTOS 608-609 TORRE 4 | 2025-11-15 | 12/13/2025 12:00:00 AM | 28 | 21 | 24.1 | 115 | PLACA | 23.933 | 3 | 114.762
B-19388 NATIVA | 191 | IND. PLACA 3000 PSI | PLACA PISO 6 APTOS 608-609 TORRE 4 | 2025-11-15 | 12/13/2025 12:00:00 AM | 28 | 21 | 23.5 | 112 | PLACA | 23.933 | 3 | 111.905
B-19388 NATIVA | 191 | IND. PLACA 3000 PSI | PLACA PISO 3 AP 301 Y ACCESO TORRE 5 | 2025-11-24 | 12/22/2025 12:00:00 AM | 28 | 21 | 23.8 | 114 | PLACA | 23.933 | 3 | 113.333
B-19388 NATIVA | 191 | IND. PLACA 3000 PSI | PLACA PISO 3 AP 301 Y ACCESO TORRE 5 | 2025-11-24 | 12/22/2025 12:00:00 AM | 28 | 21 | 25 | 119 | PLACA | 23.933 | 3 | 119.048
B-19388 NATIVA | 191 | IND. PLACA 3000 PSI | PLACA PISO 3 AP 301 Y ACCESO TORRE 5 | 2025-11-24 | 12/22/2025 12:00:00 AM | 28 | 21 | 23 | 110 | PLACA | 23.933 | 3 | 109.524
B-19388 NATIVA | 191 | IND. PLACA 3000 PSI | PLACA PISO 7 APTOS 708-709 TORRE 4 | 2025-11-24 | 12/22/2025 12:00:00 AM | 28 | 21 | 19.2 | 91 | PLACA | 19.433 | 3 | 91.429
B-19388 NATIVA | 191 | IND. PLACA 3000 PSI | PLACA PISO 7 APTOS 708-709 TORRE 4 | 2025-11-24 | 12/22/2025 12:00:00 AM | 28 | 21 | 19.6 | 93 | PLACA | 19.433 | 3 | 93.333
B-19388 NATIVA | 191 | IND. PLACA 3000 PSI | PLACA PISO 7 APTOS 708-709 TORRE 4 | 2025-11-24 | 12/22/2025 12:00:00 AM | 28 | 21 | 19.5 | 93 | PLACA | 19.433 | 3 | 92.857
B-19388 NATIVA | 191 | IND. PLACA 3000 PSI | PLACA PISO 7 APTOS 710-711 Y ESCALERA EJES (2-4) PISO 6 A 7 TORRE 4 | 2025-11-25 | 12/23/2025 12:00:00 AM | 28 | 21 | 24.2 | 115 | PLACA | 23.233 | 3 | 115.238
B-19388 NATIVA | 191 | IND. PLACA 3000 PSI | PLACA PISO 7 APTOS 710-711 Y ESCALERA EJES (2-4) PISO 6 A 7 TORRE 4 | 2025-11-25 | 12/23/2025 12:00:00 AM | 28 | 21 | 25.3 | 120 | PLACA | 23.233 | 3 | 120.476
B-19388 NATIVA | 191 | IND. PLACA 3000 PSI | PLACA PISO 7 APTOS 710-711 Y ESCALERA EJES (2-4) PISO 6 A 7 TORRE 4 | 2025-11-25 | 12/23/2025 12:00:00 AM | 28 | 21 | 20.2 | 96 | PLACA | 23.233 | 3 | 96.19
B-19388 NATIVA | 191 | IND. PLACA 3000 PSI | PLACA TORRE 5 AP 308-309 | 2025-11-26 | 12/24/2025 12:00:00 AM | 28 | 21 | 30 | 143 | PLACA | 26.6 | 3 | 142.857
B-19388 NATIVA | 191 | IND. PLACA 3000 PSI | PLACA TORRE 5 AP 308-309 | 2025-11-26 | 12/24/2025 12:00:00 AM | 28 | 21 | 26.8 | 128 | PLACA | 26.6 | 3 | 127.619
B-19388 NATIVA | 191 | IND. PLACA 3000 PSI | PLACA TORRE 5 AP 308-309 | 2025-11-26 | 12/24/2025 12:00:00 AM | 28 | 21 | 23 | 109 | PLACA | 26.6 | 3 | 109.524
B-19388 NATIVA | 191 | IND. PLACA 3000 PSI | PLACA PISO 8 APTOS 802-803 TORRE 4 | 2025-11-27 | 12/25/2025 12:00:00 AM | 28 | 21 | 25.5 | 122 | PLACA | 26.8 | 3 | 121.429
B-19388 NATIVA | 191 | IND. PLACA 3000 PSI | PLACA PISO 8 APTOS 802-803 TORRE 4 | 2025-11-27 | 12/25/2025 12:00:00 AM | 28 | 21 | 27.7 | 132 | PLACA | 26.8 | 3 | 131.905
B-19388 NATIVA | 191 | IND. PLACA 3000 PSI | PLACA PISO 8 APTOS 802-803 TORRE 4 | 2025-11-27 | 12/25/2025 12:00:00 AM | 28 | 21 | 27.2 | 130 | PLACA | 26.8 | 3 | 129.524
B-19388 NATIVA | 191 | IND. PLACA 3000 PSI | PLACA PISO 8 APTOS 806-807 Y ESCALERA EJES (18-20) PISO 6 A 7 TORRE 4 | 2025-11-28 |  | 28 | 21 | 25.1 | 119 | PLACA | 27.5 | 3 | 119.524
B-19388 NATIVA | 191 | IND. PLACA 3000 PSI | PLACA PISO 8 APTOS 806-807 Y ESCALERA EJES (18-20) PISO 6 A 7 TORRE 4 | 2025-11-28 |  | 28 | 21 | 29.1 | 139 | PLACA | 27.5 | 3 | 138.571
B-19388 NATIVA | 191 | IND. PLACA 3000 PSI | PLACA PISO 8 APTOS 806-807 Y ESCALERA EJES (18-20) PISO 6 A 7 TORRE 4 | 2025-11-28 |  | 28 | 21 | 28.3 | 135 | PLACA | 27.5 | 3 | 134.762
B-19388 NATIVA | 191 | IND. PLACA 3000 PSI | PLACA DEPOSITOS P3 EJE 15-23 +PASILLO | 2025-11-28 | 12/26/2025 12:00:00 AM | 28 | 21 | 18.4 | 88 | PLACA | 24.533 | 3 | 87.619
B-19388 NATIVA | 191 | IND. PLACA 3000 PSI | PLACA DEPOSITOS P3 EJE 15-23 +PASILLO | 2025-11-28 | 12/26/2025 12:00:00 AM | 28 | 21 | 26.2 | 124 | PLACA | 24.533 | 3 | 124.762
B-19388 NATIVA | 191 | IND. PLACA 3000 PSI | PLACA DEPOSITOS P3 EJE 15-23 +PASILLO | 2025-11-28 | 12/26/2025 12:00:00 AM | 28 | 21 | 29 | 138 | PLACA | 24.533 | 3 | 138.095
B-19388 NATIVA | 191 | IND. PLACA 3000 PSI | PLACA PISO 4 EJE 1-9 SALA DE JUEGOS Y 402+ESCALERA EJE 23 TORRE 5 | 2025-11-29 | 12/27/2025 12:00:00 AM | 28 | 21 | 26.9 | 128 | PLACA | 27.6 | 3 | 128.095
B-19388 NATIVA | 191 | IND. PLACA 3000 PSI | PLACA PISO 4 EJE 1-9 SALA DE JUEGOS Y 402+ESCALERA EJE 23 TORRE 5 | 2025-11-29 | 12/27/2025 12:00:00 AM | 28 | 21 | 29.6 | 141 | PLACA | 27.6 | 3 | 140.952
B-19388 NATIVA | 191 | IND. PLACA 3000 PSI | PLACA PISO 4 EJE 1-9 SALA DE JUEGOS Y 402+ESCALERA EJE 23 TORRE 5 | 2025-11-29 | 12/27/2025 12:00:00 AM | 28 | 21 | 26.3 | 125 | PLACA | 27.6 | 3 | 125.238
B-19388 NATIVA | 191 | IND. PLACA 3000 PSI | PLACA PISO 8 APTOS 801-812 TORRE 4 | 2025-11-29 | 12/27/2025 12:00:00 AM | 28 | 21 | 27.3 | 130 | PLACA | 26.933 | 3 | 130
B-19388 NATIVA | 191 | IND. PLACA 3000 PSI | PLACA PISO 8 APTOS 801-812 TORRE 4 | 2025-11-29 | 12/27/2025 12:00:00 AM | 28 | 21 | 27.8 | 132 | PLACA | 26.933 | 3 | 132.381
B-19388 NATIVA | 191 | IND. PLACA 3000 PSI | PLACA PISO 8 APTOS 801-812 TORRE 4 | 2025-11-29 | 12/27/2025 12:00:00 AM | 28 | 21 | 25.7 | 122 | PLACA | 26.933 | 3 | 122.381
B-19388 NATIVA | 191 | IND. PLACA 3000 PSI | PLACA P4 AP 404-405 TORRE 5 | 2025-12-01 | 12/29/2025 12:00:00 AM | 28 | 21 | 26.9 | 128 | PLACA | 27.367 | 3 | 128.095
B-19388 NATIVA | 191 | IND. PLACA 3000 PSI | PLACA P4 AP 404-405 TORRE 5 | 2025-12-01 | 12/29/2025 12:00:00 AM | 28 | 21 | 28 | 133 | PLACA | 27.367 | 3 | 133.333
B-19388 NATIVA | 191 | IND. PLACA 3000 PSI | PLACA P4 AP 404-405 TORRE 5 | 2025-12-01 | 12/29/2025 12:00:00 AM | 28 | 21 | 27.2 | 129 | PLACA | 27.367 | 3 | 129.524
B-19388 NATIVA | 191 | IND. PLACA 3000 PSI | PLACA PISO 8 APTOS 808-809 TORRE 4 | 2025-12-01 | 12/29/2025 12:00:00 AM | 28 | 21 | 30.7 | 146 | PLACA | 29.8 | 3 | 146.19
B-19388 NATIVA | 191 | IND. PLACA 3000 PSI | PLACA PISO 8 APTOS 808-809 TORRE 4 | 2025-12-01 | 12/29/2025 12:00:00 AM | 28 | 21 | 27.7 | 132 | PLACA | 29.8 | 3 | 131.905
B-19388 NATIVA | 191 | IND. PLACA 3000 PSI | PLACA PISO 8 APTOS 808-809 TORRE 4 | 2025-12-01 | 12/29/2025 12:00:00 AM | 28 | 21 | 31 | 147 | PLACA | 29.8 | 3 | 147.619
B-19388 NATIVA | 191 | IND. PLACA 3000 PSI | PLACA P4 AP 406-407 TORRE 5 | 2025-12-03 | 12/31/2025 12:00:00 AM | 28 | 21 | 28.1 | 134 | PLACA | 26.633 | 3 | 133.81
B-19388 NATIVA | 191 | IND. PLACA 3000 PSI | PLACA P4 AP 406-407 TORRE 5 | 2025-12-03 | 12/31/2025 12:00:00 AM | 28 | 21 | 25.9 | 123 | PLACA | 26.633 | 3 | 123.333
B-19388 NATIVA | 191 | IND. PLACA 3000 PSI | PLACA P4 AP 406-407 TORRE 5 | 2025-12-03 | 12/31/2025 12:00:00 AM | 28 | 21 | 25.9 | 123 | PLACA | 26.633 | 3 | 123.333
B-19388 NATIVA | 191 | IND. PLACA 3000 PSI | PLACA PISO 9 APTOS 904-905 TORRE 4 | 2025-12-03 | 12/31/2025 12:00:00 AM | 28 | 21 | 27.3 | 130 | PLACA | 25.2 | 3 | 130
B-19388 NATIVA | 191 | IND. PLACA 3000 PSI | PLACA PISO 9 APTOS 904-905 TORRE 4 | 2025-12-03 | 12/31/2025 12:00:00 AM | 28 | 21 | 22.4 | 106 | PLACA | 25.2 | 3 | 106.667
B-19388 NATIVA | 191 | IND. PLACA 3000 PSI | PLACA PISO 9 APTOS 904-905 TORRE 4 | 2025-12-03 | 12/31/2025 12:00:00 AM | 28 | 21 | 25.9 | 123 | PLACA | 25.2 | 3 | 123.333
B-19388 NATIVA | 191 | IND. PLACA 3000 PSI | PLACA P4 AP 401-412 TORRE 5 | 2025-12-02 | 12/30/2025 12:00:00 AM | 28 | 21 | 26.5 | 126 | PLACA | 28.4 | 3 | 126.19
B-19388 NATIVA | 191 | IND. PLACA 3000 PSI | PLACA P4 AP 401-412 TORRE 5 | 2025-12-02 | 12/30/2025 12:00:00 AM | 28 | 21 | 28.4 | 135 | PLACA | 28.4 | 3 | 135.238
B-19388 NATIVA | 191 | IND. PLACA 3000 PSI | PLACA P4 AP 401-412 TORRE 5 | 2025-12-02 | 12/30/2025 12:00:00 AM | 28 | 21 | 30.3 | 144 | PLACA | 28.4 | 3 | 144.286
B-19388 NATIVA | 191 | IND. PLACA 3000 PSI | PLACA PISO 8 APTOS 810-811 Y ESCALERA EJES (18-20) PISO 7 A 8 TORRE 4 | 2025-12-02 | 12/30/2025 12:00:00 AM | 28 | 21 | 27 | 129 | PLACA | 27.733 | 3 | 128.571
B-19388 NATIVA | 191 | IND. PLACA 3000 PSI | PLACA PISO 8 APTOS 810-811 Y ESCALERA EJES (18-20) PISO 7 A 8 TORRE 4 | 2025-12-02 | 12/30/2025 12:00:00 AM | 28 | 21 | 27.8 | 132 | PLACA | 27.733 | 3 | 132.381
B-19388 NATIVA | 191 | IND. PLACA 3000 PSI | PLACA PISO 8 APTOS 810-811 Y ESCALERA EJES (18-20) PISO 7 A 8 TORRE 4 | 2025-12-02 | 12/30/2025 12:00:00 AM | 28 | 21 | 28.4 | 135 | PLACA | 27.733 | 3 | 135.238
B-19388 NATIVA | 191 | IND. PLACA 3000 PSI | PLACA P4 AP 408-409 TORRE 5 | 2025-12-04 | 1/1/2026 12:00:00 AM | 28 | 21 | 29.3 | 139 | PLACA | 28.133 | 3 | 139.524
B-19388 NATIVA | 191 | IND. PLACA 3000 PSI | PLACA P4 AP 408-409 TORRE 5 | 2025-12-04 | 1/1/2026 12:00:00 AM | 28 | 21 | 28.4 | 135 | PLACA | 28.133 | 3 | 135.238
B-19388 NATIVA | 191 | IND. PLACA 3000 PSI | PLACA P4 AP 408-409 TORRE 5 | 2025-12-04 | 1/1/2026 12:00:00 AM | 28 | 21 | 26.7 | 127 | PLACA | 28.133 | 3 | 127.143
B-19388 NATIVA | 191 | IND. PLACA 3000 PSI | PLACA PISO 9 APTOS 902-903 TORRE 4 | 2025-12-04 | 1/1/2026 12:00:00 AM | 28 | 21 | 23.4 | 111 | PLACA | 23.933 | 3 | 111.429
B-19388 NATIVA | 191 | IND. PLACA 3000 PSI | PLACA PISO 9 APTOS 902-903 TORRE 4 | 2025-12-04 | 1/1/2026 12:00:00 AM | 28 | 21 | 23.8 | 113 | PLACA | 23.933 | 3 | 113.333
B-19388 NATIVA | 191 | IND. PLACA 3000 PSI | PLACA PISO 9 APTOS 902-903 TORRE 4 | 2025-12-04 | 1/1/2026 12:00:00 AM | 28 | 21 | 24.6 | 117 | PLACA | 23.933 | 3 | 117.143
B-19388 NATIVA | 191 | IND. PLACA 3000 PSI | PLACA PISO 9 APTOS 906-907 Y ESCALERA EJES (2-4) PISO 7 A 8 TORRE 4 | 2025-12-05 | 1/2/2026 12:00:00 AM | 28 | 21 | 23.8 | 113 | PLACA | 25.2 | 3 | 113.333
B-19388 NATIVA | 191 | IND. PLACA 3000 PSI | PLACA PISO 9 APTOS 906-907 Y ESCALERA EJES (2-4) PISO 7 A 8 TORRE 4 | 2025-12-05 | 1/2/2026 12:00:00 AM | 28 | 21 | 26.7 | 127 | PLACA | 25.2 | 3 | 127.143
B-19388 NATIVA | 191 | IND. PLACA 3000 PSI | PLACA PISO 9 APTOS 906-907 Y ESCALERA EJES (2-4) PISO 7 A 8 TORRE 4 | 2025-12-05 | 1/2/2026 12:00:00 AM | 28 | 21 | 25.1 | 119 | PLACA | 25.2 | 3 | 119.524
B-19388 NATIVA | 191 | IND. PLACA 3000 PSI | PLACA P4 AP 410-411 TORRE 5 | 2025-12-05 | 1/2/2026 12:00:00 AM | 28 | 21 | 24 | 114 | PLACA | 24.7 | 3 | 114.286
B-19388 NATIVA | 191 | IND. PLACA 3000 PSI | PLACA P4 AP 410-411 TORRE 5 | 2025-12-05 | 1/2/2026 12:00:00 AM | 28 | 21 | 24.9 | 119 | PLACA | 24.7 | 3 | 118.571
B-19388 NATIVA | 191 | IND. PLACA 3000 PSI | PLACA P4 AP 410-411 TORRE 5 | 2025-12-05 | 1/2/2026 12:00:00 AM | 28 | 21 | 25.2 | 120 | PLACA | 24.7 | 3 | 120
B-19388 NATIVA | 191 | IND. PLACA 3000 PSI | PLACA PISO 8 APTOS 804-805 TORRE 4 | 2025-11-26 | 12/24/2025 12:00:00 AM | 28 | 21 | 29.1 | 139 | PLACA | 28.7 | 3 | 138.571
B-19388 NATIVA | 191 | IND. PLACA 3000 PSI | PLACA PISO 8 APTOS 804-805 TORRE 4 | 2025-11-26 | 12/24/2025 12:00:00 AM | 28 | 21 | 30.3 | 144 | PLACA | 28.7 | 3 | 144.286
B-19388 NATIVA | 191 | IND. PLACA 3000 PSI | PLACA PISO 8 APTOS 804-805 TORRE 4 | 2025-11-26 | 12/24/2025 12:00:00 AM | 28 | 21 | 26.7 | 127 | PLACA | 28.7 | 3 | 127.143
B-19388 NATIVA | 191 | IND. PLACA 3000 PSI | PLACA P5 AP 503-502 TORRE 5 + ESCALERA EJE 1 P2 | 2025-12-09 | 1/6/2026 12:00:00 AM | 28 | 21 | 28.8 | 137 | PLACA | 28.1 | 3 | 137.143
B-19388 NATIVA | 191 | IND. PLACA 3000 PSI | PLACA P5 AP 503-502 TORRE 5 + ESCALERA EJE 1 P2 | 2025-12-09 | 1/6/2026 12:00:00 AM | 28 | 21 | 27.6 | 132 | PLACA | 28.1 | 3 | 131.429
B-19388 NATIVA | 191 | IND. PLACA 3000 PSI | PLACA P5 AP 503-502 TORRE 5 + ESCALERA EJE 1 P2 | 2025-12-09 | 1/6/2026 12:00:00 AM | 28 | 21 | 27.9 | 133 | PLACA | 28.1 | 3 | 132.857
B-19388 NATIVA | 191 | IND. PLACA 3000 PSI | PLACA PISO 9 APTOS 901-912 TORRE 4 | 2025-12-09 | 1/6/2026 12:00:00 AM | 28 | 21 | 24 | 114 | PLACA | 23.7 | 3 | 114.286
B-19388 NATIVA | 191 | IND. PLACA 3000 PSI | PLACA PISO 9 APTOS 901-912 TORRE 4 | 2025-12-09 | 1/6/2026 12:00:00 AM | 28 | 21 | 22.3 | 106 | PLACA | 23.7 | 3 | 106.19
B-19388 NATIVA | 191 | IND. PLACA 3000 PSI | PLACA PISO 9 APTOS 901-912 TORRE 4 | 2025-12-09 | 1/6/2026 12:00:00 AM | 28 | 21 | 24.8 | 118 | PLACA | 23.7 | 3 | 118.095
B-19388 NATIVA | 191 | IND. PLACA 3000 PSI | PLACA PISO APTOS 908-909 Y ESCALERA EJES (18-20) PISO 8 A 9 TORRE 4 | 2025-12-10 | 1/7/2026 12:00:00 AM | 28 | 21 | 25.4 | 121 | PLACA | 23.367 | 3 | 120.952
B-19388 NATIVA | 191 | IND. PLACA 3000 PSI | PLACA PISO APTOS 908-909 Y ESCALERA EJES (18-20) PISO 8 A 9 TORRE 4 | 2025-12-10 | 1/7/2026 12:00:00 AM | 28 | 21 | 17 | 81 | PLACA | 23.367 | 3 | 80.952
B-19388 NATIVA | 191 | IND. PLACA 3000 PSI | PLACA PISO APTOS 908-909 Y ESCALERA EJES (18-20) PISO 8 A 9 TORRE 4 | 2025-12-10 | 1/7/2026 12:00:00 AM | 28 | 21 | 27.7 | 132 | PLACA | 23.367 | 3 | 131.905
B-19388 NATIVA | 191 | IND. PLACA 3000 PSI | PLACA P5 AP 504-505 + PASILLO TORRE 5 | 2025-12-11 | 1/8/2026 12:00:00 AM | 28 | 21 | 25.3 | 120 | PLACA | 26.4 | 3 | 120.476
B-19388 NATIVA | 191 | IND. PLACA 3000 PSI | PLACA P5 AP 504-505 + PASILLO TORRE 5 | 2025-12-11 | 1/8/2026 12:00:00 AM | 28 | 21 | 26.4 | 126 | PLACA | 26.4 | 3 | 125.714
B-19388 NATIVA | 191 | IND. PLACA 3000 PSI | PLACA P5 AP 504-505 + PASILLO TORRE 5 | 2025-12-11 | 1/8/2026 12:00:00 AM | 28 | 21 | 27.5 | 131 | PLACA | 26.4 | 3 | 130.952
B-19388 NATIVA | 191 | CONVENCIONAL 3000 PSI GC 4" | MURO DE CONTENCION SALON COMUNAL 2 | 2025-12-11 | 1/8/2026 12:00:00 AM | 28 | 21 | 23 | 110 | MURO | 23.8 | 3 | 109.524
B-19388 NATIVA | 191 | CONVENCIONAL 3000 PSI GC 4" | MURO DE CONTENCION SALON COMUNAL 2 | 2025-12-11 | 1/8/2026 12:00:00 AM | 28 | 21 | 24.8 | 118 | MURO | 23.8 | 3 | 118.095
B-19388 NATIVA | 191 | CONVENCIONAL 3000 PSI GC 4" | MURO DE CONTENCION SALON COMUNAL 2 | 2025-12-11 | 1/8/2026 12:00:00 AM | 28 | 21 | 23.6 | 112 | MURO | 23.8 | 3 | 112.381
B-19388 NATIVA | 191 | IND. PLACA 3000 PSI | PLACA PISO 9 APTOS 910-911 TORRE 4 | 2025-12-11 | 1/8/2026 12:00:00 AM | 28 | 21 | 26.6 | 127 | PLACA | 29.267 | 3 | 126.667
B-19388 NATIVA | 191 | IND. PLACA 3000 PSI | PLACA PISO 9 APTOS 910-911 TORRE 4 | 2025-12-11 | 1/8/2026 12:00:00 AM | 28 | 21 | 31.8 | 151 | PLACA | 29.267 | 3 | 151.429
B-19388 NATIVA | 191 | IND. PLACA 3000 PSI | PLACA PISO 9 APTOS 910-911 TORRE 4 | 2025-12-11 | 1/8/2026 12:00:00 AM | 28 | 21 | 29.4 | 140 | PLACA | 29.267 | 3 | 140
B-19388 NATIVA | 191 | IND. PLACA 3000 PSI | PLACA PISO 10 APTOS 1004-1005 TORRE 4 | 2025-12-12 | 1/9/2026 12:00:00 AM | 28 | 21 | 28.8 | 137 | PLACA | 30.6 | 3 | 137.143
B-19388 NATIVA | 191 | IND. PLACA 3000 PSI | PLACA PISO 10 APTOS 1004-1005 TORRE 4 | 2025-12-12 | 1/9/2026 12:00:00 AM | 28 | 21 | 31.7 | 151 | PLACA | 30.6 | 3 | 150.952
B-19388 NATIVA | 191 | IND. PLACA 3000 PSI | PLACA PISO 10 APTOS 1004-1005 TORRE 4 | 2025-12-12 | 1/9/2026 12:00:00 AM | 28 | 21 | 31.3 | 149 | PLACA | 30.6 | 3 | 149.048
B-19388 NATIVA | 191 | IND. PLACA 3000 PSI | PLACA P5 AP 501-512 TORRE 5 | 2025-12-12 | 1/9/2026 12:00:00 AM | 28 | 21 | 25.1 | 119 | PLACA | 25.1 | 3 | 119.524
B-19388 NATIVA | 191 | IND. PLACA 3000 PSI | PLACA P5 AP 501-512 TORRE 5 | 2025-12-12 | 1/9/2026 12:00:00 AM | 28 | 21 | 23.9 | 114 | PLACA | 25.1 | 3 | 113.81
B-19388 NATIVA | 191 | IND. PLACA 3000 PSI | PLACA P5 AP 501-512 TORRE 5 | 2025-12-12 | 1/9/2026 12:00:00 AM | 28 | 21 | 26.3 | 125 | PLACA | 25.1 | 3 | 125.238
B-19388 NATIVA | 191 | IND. PLACA 3000 PSI | PLACA PISO 10 APTOS 1002-1003 TORRE 4 | 2025-12-13 | 1/10/2026 12:00:00 AM | 28 | 21 | 39.8 | 190 | PLACA | 43 | 3 | 189.524
B-19388 NATIVA | 191 | IND. PLACA 3000 PSI | PLACA PISO 10 APTOS 1002-1003 TORRE 4 | 2025-12-13 | 1/10/2026 12:00:00 AM | 28 | 21 | 41.9 | 199 | PLACA | 43 | 3 | 199.524
B-19388 NATIVA | 191 | IND. PLACA 3000 PSI | PLACA PISO 10 APTOS 1002-1003 TORRE 4 | 2025-12-13 | 1/10/2026 12:00:00 AM | 28 | 21 | 47.3 | 225 | PLACA | 43 | 3 | 225.238
B-19388 NATIVA | 191 | IND. PLACA 3000 PSI | PLACA P5 AP 506-507 + PASILLO TORRE 5 | 2025-12-13 | 1/10/2026 12:00:00 AM | 28 | 21 | 32.5 | 155 | PLACA | 31.633 | 3 | 154.762
B-19388 NATIVA | 191 | IND. PLACA 3000 PSI | PLACA P5 AP 506-507 + PASILLO TORRE 5 | 2025-12-13 | 1/10/2026 12:00:00 AM | 28 | 21 | 31.2 | 148 | PLACA | 31.633 | 3 | 148.571
B-19388 NATIVA | 191 | IND. PLACA 3000 PSI | PLACA P5 AP 506-507 + PASILLO TORRE 5 | 2025-12-13 | 1/10/2026 12:00:00 AM | 28 | 21 | 31.2 | 148 | PLACA | 31.633 | 3 | 148.571
B-19388 NATIVA | 191 | IND. PLACA 3000 PSI | PLACA PISO 10 APTOS 1006-1007 Y ESCALERA EJES (2-4) PISO 8 A 9 TORRE 4 | 2025-12-15 | 1/12/2026 12:00:00 AM | 28 | 21 | 31.2 | 148 | PLACA | 29.633 | 3 | 148.571
B-19388 NATIVA | 191 | IND. PLACA 3000 PSI | PLACA PISO 10 APTOS 1006-1007 Y ESCALERA EJES (2-4) PISO 8 A 9 TORRE 4 | 2025-12-15 | 1/12/2026 12:00:00 AM | 28 | 21 | 25.6 | 122 | PLACA | 29.633 | 3 | 121.905
B-19388 NATIVA | 191 | IND. PLACA 3000 PSI | PLACA PISO 10 APTOS 1006-1007 Y ESCALERA EJES (2-4) PISO 8 A 9 TORRE 4 | 2025-12-15 | 1/12/2026 12:00:00 AM | 28 | 21 | 32.1 | 153 | PLACA | 29.633 | 3 | 152.857
B-19388 NATIVA | 191 | IND. PLACA 3000 PSI | PLACA P5 AP 508-509 TORRE 5 | 2025-12-15 | 1/12/2026 12:00:00 AM | 28 | 21 | 22 | 105 | PLACA | 23.7 | 3 | 104.762
B-19388 NATIVA | 191 | IND. PLACA 3000 PSI | PLACA P5 AP 508-509 TORRE 5 | 2025-12-15 | 1/12/2026 12:00:00 AM | 28 | 21 | 21.7 | 103 | PLACA | 23.7 | 3 | 103.333
B-19388 NATIVA | 191 | IND. PLACA 3000 PSI | PLACA P5 AP 508-509 TORRE 5 | 2025-12-15 | 1/12/2026 12:00:00 AM | 28 | 21 | 27.4 | 130 | PLACA | 23.7 | 3 | 130.476
B-19388 NATIVA | 191 | IND. PLACA 3000 PSI | PLACA P5 AP 511-510 TORRE 5 | 2025-12-16 | 1/13/2026 12:00:00 AM | 28 | 21 | 29.1 | 139 | PLACA | 28.367 | 3 | 138.571
B-19388 NATIVA | 191 | IND. PLACA 3000 PSI | PLACA P5 AP 511-510 TORRE 5 | 2025-12-16 | 1/13/2026 12:00:00 AM | 28 | 21 | 27.7 | 132 | PLACA | 28.367 | 3 | 131.905
B-19388 NATIVA | 191 | IND. PLACA 3000 PSI | PLACA P5 AP 511-510 TORRE 5 | 2025-12-16 | 1/13/2026 12:00:00 AM | 28 | 21 | 28.3 | 135 | PLACA | 28.367 | 3 | 134.762
B-19388 NATIVA | 191 | IND. PLACA 3000 PSI | PLACA PISO 10 APTOS 1001-1012 TORRE 4 | 2025-12-16 | 1/13/2026 12:00:00 AM | 28 | 21 | 29.2 | 139 | PLACA | 28.667 | 3 | 139.048
B-19388 NATIVA | 191 | IND. PLACA 3000 PSI | PLACA PISO 10 APTOS 1001-1012 TORRE 4 | 2025-12-16 | 1/13/2026 12:00:00 AM | 28 | 21 | 30.3 | 144 | PLACA | 28.667 | 3 | 144.286
B-19388 NATIVA | 191 | IND. PLACA 3000 PSI | PLACA PISO 10 APTOS 1001-1012 TORRE 4 | 2025-12-16 | 1/13/2026 12:00:00 AM | 28 | 21 | 26.5 | 126 | PLACA | 28.667 | 3 | 126.19
B-19388 NATIVA | 191 | IND. PLACA 3000 PSI | PLACA PISO 10 APTOS 1008-1009 TORRE 4 | 2025-12-17 | 1/14/2026 12:00:00 AM | 28 | 21 | 31.2 | 148 | PLACA | 28.733 | 3 | 148.571
B-19388 NATIVA | 191 | IND. PLACA 3000 PSI | PLACA PISO 10 APTOS 1008-1009 TORRE 4 | 2025-12-17 | 1/14/2026 12:00:00 AM | 28 | 21 | 28.7 | 137 | PLACA | 28.733 | 3 | 136.667
B-19388 NATIVA | 191 | IND. PLACA 3000 PSI | PLACA PISO 10 APTOS 1008-1009 TORRE 4 | 2025-12-17 | 1/14/2026 12:00:00 AM | 28 | 21 | 26.3 | 125 | PLACA | 28.733 | 3 | 125.238
B-19388 NATIVA | 191 | IND. PLACA 3000 PSI | PLACA P6 AP 604-605 +ESCALERA P2 EJE 23 | 2025-12-18 | 1/15/2026 12:00:00 AM | 28 | 21 | 23.7 | 113 | PLACA | 24.733 | 3 | 112.857
B-19388 NATIVA | 191 | IND. PLACA 3000 PSI | PLACA P6 AP 604-605 +ESCALERA P2 EJE 23 | 2025-12-18 | 1/15/2026 12:00:00 AM | 28 | 21 | 25 | 119 | PLACA | 24.733 | 3 | 119.048
B-19388 NATIVA | 191 | IND. PLACA 3000 PSI | PLACA P6 AP 604-605 +ESCALERA P2 EJE 23 | 2025-12-18 | 1/15/2026 12:00:00 AM | 28 | 21 | 25.5 | 122 | PLACA | 24.733 | 3 | 121.429
B-19388 NATIVA | 191 | IND. PLACA 3000 PSI | PLACA PISO 10 APTOS 1010-1011 Y ESCALERA EJES (18-20) PISO 9 A 10 TORRE 4 | 2025-12-18 | 1/15/2026 12:00:00 AM | 28 | 21 | 29.3 | 140 | PLACA | 28.7 | 3 | 139.524
B-19388 NATIVA | 191 | IND. PLACA 3000 PSI | PLACA PISO 10 APTOS 1010-1011 Y ESCALERA EJES (18-20) PISO 9 A 10 TORRE 4 | 2025-12-18 | 1/15/2026 12:00:00 AM | 28 | 21 | 30.1 | 143 | PLACA | 28.7 | 3 | 143.333
B-19388 NATIVA | 191 | IND. PLACA 3000 PSI | PLACA PISO 10 APTOS 1010-1011 Y ESCALERA EJES (18-20) PISO 9 A 10 TORRE 4 | 2025-12-18 | 1/15/2026 12:00:00 AM | 28 | 21 | 26.7 | 127 | PLACA | 28.7 | 3 | 127.143
B-19388 NATIVA | 191 | IND. PLACA 3000 PSI | PLACA P6 AP 604-605 + PASILLO | 2025-12-19 | 1/16/2026 12:00:00 AM | 28 | 21 | 24.3 | 116 | PLACA | 22.567 | 3 | 115.714
B-19388 NATIVA | 191 | IND. PLACA 3000 PSI | PLACA P6 AP 604-605 + PASILLO | 2025-12-19 | 1/16/2026 12:00:00 AM | 28 | 21 | 23.5 | 112 | PLACA | 22.567 | 3 | 111.905
B-19388 NATIVA | 191 | IND. PLACA 3000 PSI | PLACA P6 AP 604-605 + PASILLO | 2025-12-19 | 1/16/2026 12:00:00 AM | 28 | 21 | 19.9 | 94 | PLACA | 22.567 | 3 | 94.762
B-19388 NATIVA | 191 | IND. PLACA 3000 PSI | PLACA PISO 10 APTOS 1104-1105 TORRE 4 | 2025-12-19 | 1/16/2026 12:00:00 AM | 28 | 21 | 30.3 | 144 | PLACA | 28.933 | 3 | 144.286
B-19388 NATIVA | 191 | IND. PLACA 3000 PSI | PLACA PISO 10 APTOS 1104-1105 TORRE 4 | 2025-12-19 | 1/16/2026 12:00:00 AM | 28 | 21 | 28.2 | 134 | PLACA | 28.933 | 3 | 134.286
B-19388 NATIVA | 191 | IND. PLACA 3000 PSI | PLACA PISO 10 APTOS 1104-1105 TORRE 4 | 2025-12-19 | 1/16/2026 12:00:00 AM | 28 | 21 | 28.3 | 135 | PLACA | 28.933 | 3 | 134.762
B-19388 NATIVA | 191 | IND. PLACA 3000 PSI | PLACA PISO 10 APTOS 1102-1103 Y ESCALERA EJES (2-4) PISO 9 A 10 TORRE 4 | 2025-12-20 | 1/17/2026 12:00:00 AM | 28 | 21 | 35.1 | 167 | PLACA | 33.5 | 3 | 167.143
B-19388 NATIVA | 191 | IND. PLACA 3000 PSI | PLACA PISO 10 APTOS 1102-1103 Y ESCALERA EJES (2-4) PISO 9 A 10 TORRE 4 | 2025-12-20 | 1/17/2026 12:00:00 AM | 28 | 21 | 31.8 | 152 | PLACA | 33.5 | 3 | 151.429
B-19388 NATIVA | 191 | IND. PLACA 3000 PSI | PLACA PISO 10 APTOS 1102-1103 Y ESCALERA EJES (2-4) PISO 9 A 10 TORRE 4 | 2025-12-20 | 1/17/2026 12:00:00 AM | 28 | 21 | 33.6 | 160 | PLACA | 33.5 | 3 | 160
B-19388 NATIVA | 191 | IND. PLACA 3000 PSI | MUROS PISO 10 APTO 1008 Y 1009 TORRE 4 | 2025-12-20 | 1/17/2026 12:00:00 AM | 28 | 21 | 56.9 | 271 | MURO | 52.1 | 3 | 270.952
B-19388 NATIVA | 191 | IND. PLACA 3000 PSI | MUROS PISO 10 APTO 1008 Y 1009 TORRE 4 | 2025-12-20 | 1/17/2026 12:00:00 AM | 28 | 21 | 51.3 | 244 | MURO | 52.1 | 3 | 244.286
B-19388 NATIVA | 191 | IND. PLACA 3000 PSI | MUROS PISO 10 APTO 1008 Y 1009 TORRE 4 | 2025-12-20 | 1/17/2026 12:00:00 AM | 28 | 21 | 48.1 | 229 | MURO | 52.1 | 3 | 229.048
B-19388 NATIVA | 191 | IND. PLACA 3000 PSI | PLACA PISO 11 APTOS 1106-1107 TORRE 4 | 2026-01-15 | 2/12/2026 12:00:00 AM | 28 | 21 | 28.7 | 137 | PLACA | 28.567 | 3 | 136.667
B-19388 NATIVA | 191 | IND. PLACA 3000 PSI | PLACA PISO 11 APTOS 1106-1107 TORRE 4 | 2026-01-15 | 2/12/2026 12:00:00 AM | 28 | 21 | 27.2 | 129 | PLACA | 28.567 | 3 | 129.524
B-19388 NATIVA | 191 | IND. PLACA 3000 PSI | PLACA PISO 11 APTOS 1106-1107 TORRE 4 | 2026-01-15 | 2/12/2026 12:00:00 AM | 28 | 21 | 29.8 | 142 | PLACA | 28.567 | 3 | 141.905
B-19388 NATIVA | 191 | IND. PLACA 3000 PSI | PLACA P6 AP 606-607 TORRE 5 | 2026-01-19 | 2/16/2026 12:00:00 AM | 28 | 21 | 23.7 | 113 | PLACA | 27.267 | 3 | 112.857
B-19388 NATIVA | 191 | IND. PLACA 3000 PSI | PLACA P6 AP 606-607 TORRE 5 | 2026-01-19 | 2/16/2026 12:00:00 AM | 28 | 21 | 29.8 | 142 | PLACA | 27.267 | 3 | 141.905
B-19388 NATIVA | 191 | IND. PLACA 3000 PSI | PLACA P6 AP 606-607 TORRE 5 | 2026-01-19 | 2/16/2026 12:00:00 AM | 28 | 21 | 28.3 | 135 | PLACA | 27.267 | 3 | 134.762
B-19388 NATIVA | 191 | IND. PLACA 3000 PSI | PLACA PISO 11 APTOS 1101-1112 Y ESCALERA EJES (2-4) PISO 10 A 11 TORRE 4 | 2026-01-17 | 2/14/2026 12:00:00 AM | 28 | 21 | 32.6 | 155 | PLACA | 29.833 | 3 | 155.238
B-19388 NATIVA | 191 | IND. PLACA 3000 PSI | PLACA PISO 11 APTOS 1101-1112 Y ESCALERA EJES (2-4) PISO 10 A 11 TORRE 4 | 2026-01-17 | 2/14/2026 12:00:00 AM | 28 | 21 | 29.9 | 142 | PLACA | 29.833 | 3 | 142.381
B-19388 NATIVA | 191 | IND. PLACA 3000 PSI | PLACA PISO 11 APTOS 1101-1112 Y ESCALERA EJES (2-4) PISO 10 A 11 TORRE 4 | 2026-01-17 | 2/14/2026 12:00:00 AM | 28 | 21 | 27 | 129 | PLACA | 29.833 | 3 | 128.571
B-19388 NATIVA | 191 | IND. PLACA 3000 PSI | PLACA P6 AP 601-612+ PASILLO TORRE 5 | 2026-01-20 | 2/17/2026 12:00:00 AM | 28 | 21 | 23.2 | 110 | PLACA | 24.567 | 3 | 110.476
B-19388 NATIVA | 191 | IND. PLACA 3000 PSI | PLACA P6 AP 601-612+ PASILLO TORRE 5 | 2026-01-20 | 2/17/2026 12:00:00 AM | 28 | 21 | 22.9 | 109 | PLACA | 24.567 | 3 | 109.048
B-19388 NATIVA | 191 | IND. PLACA 3000 PSI | PLACA P6 AP 601-612+ PASILLO TORRE 5 | 2026-01-20 | 2/17/2026 12:00:00 AM | 28 | 21 | 27.6 | 132 | PLACA | 24.567 | 3 | 131.429
B-19388 NATIVA | 191 | IND. PLACA 3000 PSI | PLACA P6 AP 608-609 TORRE 5 | 2026-01-21 | 2/18/2026 12:00:00 AM | 28 | 21 | 27.6 | 131 | PLACA | 25.3 | 3 | 131.429
B-19388 NATIVA | 191 | IND. PLACA 3000 PSI | PLACA P6 AP 608-609 TORRE 5 | 2026-01-21 | 2/18/2026 12:00:00 AM | 28 | 21 | 27 | 128 | PLACA | 25.3 | 3 | 128.571
B-19388 NATIVA | 191 | IND. PLACA 3000 PSI | PLACA P6 AP 608-609 TORRE 5 | 2026-01-21 | 2/18/2026 12:00:00 AM | 28 | 21 | 21.3 | 101 | PLACA | 25.3 | 3 | 101.429
B-19388 NATIVA | 191 | IND. PLACA 3000 PSI | PLACA P6 AP 611-610 + PASILLO +ESCALERA EJE 2 P4 TORRE 5 | 2026-01-22 | 2/19/2026 12:00:00 AM | 28 | 21 | 26.1 | 124 | PLACA | 28.033 | 3 | 124.286
B-19388 NATIVA | 191 | IND. PLACA 3000 PSI | PLACA P6 AP 611-610 + PASILLO +ESCALERA EJE 2 P4 TORRE 5 | 2026-01-22 | 2/19/2026 12:00:00 AM | 28 | 21 | 25.1 | 120 | PLACA | 28.033 | 3 | 119.524
B-19388 NATIVA | 191 | IND. PLACA 3000 PSI | PLACA P6 AP 611-610 + PASILLO +ESCALERA EJE 2 P4 TORRE 5 | 2026-01-22 | 2/19/2026 12:00:00 AM | 28 | 21 | 32.9 | 156 | PLACA | 28.033 | 3 | 156.667
B-19388 NATIVA | 191 | IND. PLACA 3000 PSI | PLACA PISO 11 APTOS 1108-1109 TORRE 4 | 2026-01-22 | 2/19/2026 12:00:00 AM | 28 | 21 | 39.7 | 189 | PLACA | 41.133 | 3 | 189.048
B-19388 NATIVA | 191 | IND. PLACA 3000 PSI | PLACA PISO 11 APTOS 1108-1109 TORRE 4 | 2026-01-22 | 2/19/2026 12:00:00 AM | 28 | 21 | 41.7 | 198 | PLACA | 41.133 | 3 | 198.571
B-19388 NATIVA | 191 | IND. PLACA 3000 PSI | PLACA PISO 11 APTOS 1108-1109 TORRE 4 | 2026-01-22 | 2/19/2026 12:00:00 AM | 28 | 21 | 42 | 200 | PLACA | 41.133 | 3 | 200
B-19388 NATIVA | 191 | IND. PLACA 3000 PSI | PLACA PISO 11 APTOS 1110-1111 Y ESCALERA EJES (18-20) PISO 10 A 11 TORRE 4 | 2026-01-23 | 2/20/2026 12:00:00 AM | 28 | 21 | 33.9 | 162 | PLACA | 35.633 | 3 | 161.429
B-19388 NATIVA | 191 | IND. PLACA 3000 PSI | PLACA PISO 11 APTOS 1110-1111 Y ESCALERA EJES (18-20) PISO 10 A 11 TORRE 4 | 2026-01-23 | 2/20/2026 12:00:00 AM | 28 | 21 | 37 | 176 | PLACA | 35.633 | 3 | 176.19
B-19388 NATIVA | 191 | IND. PLACA 3000 PSI | PLACA PISO 11 APTOS 1110-1111 Y ESCALERA EJES (18-20) PISO 10 A 11 TORRE 4 | 2026-01-23 | 2/20/2026 12:00:00 AM | 28 | 21 | 36 | 171 | PLACA | 35.633 | 3 | 171.429
B-19388 NATIVA | 191 | IND. PLACA 3000 PSI | PLACA P7 AP 703-702 | 2026-01-24 | 2/21/2026 12:00:00 AM | 28 | 21 | 24 | 114 | PLACA | 23.067 | 3 | 114.286
B-19388 NATIVA | 191 | IND. PLACA 3000 PSI | PLACA P7 AP 703-702 | 2026-01-24 | 2/21/2026 12:00:00 AM | 28 | 21 | 22 | 104 | PLACA | 23.067 | 3 | 104.762
B-19388 NATIVA | 191 | IND. PLACA 3000 PSI | PLACA P7 AP 703-702 | 2026-01-24 | 2/21/2026 12:00:00 AM | 28 | 21 | 23.2 | 110 | PLACA | 23.067 | 3 | 110.476
B-19388 NATIVA | 191 | IND. PLACA 3000 PSI | PLACA PISO 12 APTOS 1204-1205 TORRE 4 | 2026-01-26 | 2/23/2026 12:00:00 AM | 28 | 21 | 27.4 | 131 | PLACA | 26.433 | 3 | 130.476
B-19388 NATIVA | 191 | IND. PLACA 3000 PSI | PLACA PISO 12 APTOS 1204-1205 TORRE 4 | 2026-01-26 | 2/23/2026 12:00:00 AM | 28 | 21 | 23.8 | 113 | PLACA | 26.433 | 3 | 113.333
B-19388 NATIVA | 191 | IND. PLACA 3000 PSI | PLACA PISO 12 APTOS 1204-1205 TORRE 4 | 2026-01-26 | 2/23/2026 12:00:00 AM | 28 | 21 | 28.1 | 134 | PLACA | 26.433 | 3 | 133.81
B-19388 NATIVA | 191 | IND. PLACA 3000 PSI | PLACA P7 AP 04-05 +PASILLO TORRE 5 | 2026-01-26 | 2/23/2026 12:00:00 AM | 28 | 21 | 21.1 | 100 | PLACA | 22.433 | 3 | 100.476
B-19388 NATIVA | 191 | IND. PLACA 3000 PSI | PLACA P7 AP 04-05 +PASILLO TORRE 5 | 2026-01-26 | 2/23/2026 12:00:00 AM | 28 | 21 | 22.9 | 109 | PLACA | 22.433 | 3 | 109.048
B-19388 NATIVA | 191 | IND. PLACA 3000 PSI | PLACA P7 AP 04-05 +PASILLO TORRE 5 | 2026-01-26 | 2/23/2026 12:00:00 AM | 28 | 21 | 23.3 | 111 | PLACA | 22.433 | 3 | 110.952
B-19388 NATIVA | 191 | IND. PLACA 3000 PSI | PLACA P7 AP 706-707 TORRE 5 + ESC P4 EJE 2 | 2026-01-27 | 2/24/2026 12:00:00 AM | 28 | 21 | 26 | 124 | PLACA | 25.533 | 3 | 123.81
B-19388 NATIVA | 191 | IND. PLACA 3000 PSI | PLACA P7 AP 706-707 TORRE 5 + ESC P4 EJE 2 | 2026-01-27 | 2/24/2026 12:00:00 AM | 28 | 21 | 25.3 | 120 | PLACA | 25.533 | 3 | 120.476
B-19388 NATIVA | 191 | IND. PLACA 3000 PSI | PLACA P7 AP 706-707 TORRE 5 + ESC P4 EJE 2 | 2026-01-27 | 2/24/2026 12:00:00 AM | 28 | 21 | 25.3 | 120 | PLACA | 25.533 | 3 | 120.476
B-19388 NATIVA | 191 | IND. PLACA 3000 PSI | PLACA PISO 12 APTOS 1202-1203 TORRE 4 | 2026-01-27 | 2/24/2026 12:00:00 AM | 28 | 21 | 25.3 | 120 | PLACA | 25.533 | 3 | 120.476
B-19388 NATIVA | 191 | IND. PLACA 3000 PSI | PLACA PISO 12 APTOS 1202-1203 TORRE 4 | 2026-01-27 | 2/24/2026 12:00:00 AM | 28 | 21 | 25.2 | 120 | PLACA | 25.533 | 3 | 120
B-19388 NATIVA | 191 | IND. PLACA 3000 PSI | PLACA PISO 12 APTOS 1202-1203 TORRE 4 | 2026-01-27 | 2/24/2026 12:00:00 AM | 28 | 21 | 26.1 | 124 | PLACA | 25.533 | 3 | 124.286
B-19388 NATIVA | 191 | IND. PLACA 3000 PSI | PLACA PISO 12 APTOS 1206-1207 TORRE 4 | 2026-01-28 | 2/25/2026 12:00:00 AM | 28 | 21 | 28.7 | 137 | PLACA | 28.633 | 3 | 136.667
B-19388 NATIVA | 191 | IND. PLACA 3000 PSI | PLACA PISO 12 APTOS 1206-1207 TORRE 4 | 2026-01-28 | 2/25/2026 12:00:00 AM | 28 | 21 | 29 | 138 | PLACA | 28.633 | 3 | 138.095
B-19388 NATIVA | 191 | IND. PLACA 3000 PSI | PLACA PISO 12 APTOS 1206-1207 TORRE 4 | 2026-01-28 | 2/25/2026 12:00:00 AM | 28 | 21 | 28.2 | 134 | PLACA | 28.633 | 3 | 134.286
B-19388 NATIVA | 191 | IND. PLACA 3000 PSI | PLACA P7 AP 701-712 +PASILLO TORRE5 | 2026-01-28 | 2/25/2026 12:00:00 AM | 28 | 21 | 27.1 | 129 | PLACA | 25.467 | 3 | 129.048
B-19388 NATIVA | 191 | IND. PLACA 3000 PSI | PLACA P7 AP 701-712 +PASILLO TORRE5 | 2026-01-28 | 2/25/2026 12:00:00 AM | 28 | 21 | 24.3 | 116 | PLACA | 25.467 | 3 | 115.714
B-19388 NATIVA | 191 | IND. PLACA 3000 PSI | PLACA P7 AP 701-712 +PASILLO TORRE5 | 2026-01-28 | 2/25/2026 12:00:00 AM | 28 | 21 | 25 | 119 | PLACA | 25.467 | 3 | 119.048
B-19388 NATIVA | 191 | IND. PLACA 3000 PSI | PLACA P7 AP 708-709 + pasillo TORRE 5 | 2026-01-29 | 2/26/2026 12:00:00 AM | 28 | 21 | 26.4 | 125 | PLACA | 24.2 | 3 | 125.714
B-19388 NATIVA | 191 | IND. PLACA 3000 PSI | PLACA P7 AP 708-709 + pasillo TORRE 5 | 2026-01-29 | 2/26/2026 12:00:00 AM | 28 | 21 | 23.4 | 111 | PLACA | 24.2 | 3 | 111.429
B-19388 NATIVA | 191 | IND. PLACA 3000 PSI | PLACA P7 AP 708-709 + pasillo TORRE 5 | 2026-01-29 | 2/26/2026 12:00:00 AM | 28 | 21 | 22.8 | 108 | PLACA | 24.2 | 3 | 108.571
B-19388 NATIVA | 191 | IND. PLACA 3000 PSI | PLACA PISO 12 APTOS 1201-1212 TORRE 4 | 2026-01-29 | 2/26/2026 12:00:00 AM | 28 | 21 | 27.7 | 132 | PLACA | 27.733 | 3 | 131.905
B-19388 NATIVA | 191 | IND. PLACA 3000 PSI | PLACA PISO 12 APTOS 1201-1212 TORRE 4 | 2026-01-29 | 2/26/2026 12:00:00 AM | 28 | 21 | 26.9 | 128 | PLACA | 27.733 | 3 | 128.095
B-19388 NATIVA | 191 | IND. PLACA 3000 PSI | PLACA PISO 12 APTOS 1201-1212 TORRE 4 | 2026-01-29 | 2/26/2026 12:00:00 AM | 28 | 21 | 28.6 | 136 | PLACA | 27.733 | 3 | 136.19
B-19388 NATIVA | 191 | IND. PLACA 3000 PSI | PLACA PISO 12 APTOS 1208-1209 Y ESCALERA EJES (18-20) PISO 11 A 12 TORRE 4 | 2026-01-30 | 2/27/2026 12:00:00 AM | 28 | 21 | 28.1 | 134 | PLACA | 28.733 | 3 | 133.81
B-19388 NATIVA | 191 | IND. PLACA 3000 PSI | PLACA PISO 12 APTOS 1208-1209 Y ESCALERA EJES (18-20) PISO 11 A 12 TORRE 4 | 2026-01-30 | 2/27/2026 12:00:00 AM | 28 | 21 | 28.7 | 137 | PLACA | 28.733 | 3 | 136.667
B-19388 NATIVA | 191 | IND. PLACA 3000 PSI | PLACA PISO 12 APTOS 1208-1209 Y ESCALERA EJES (18-20) PISO 11 A 12 TORRE 4 | 2026-01-30 | 2/27/2026 12:00:00 AM | 28 | 21 | 29.4 | 140 | PLACA | 28.733 | 3 | 140
B-19388 NATIVA | 191 | IND. PLACA 3000 PSI | PLACA P7 AP 711-710 TORRE 5 + ESCALERA P3 EJE 23 | 2026-01-30 | 2/27/2026 12:00:00 AM | 28 | 21 | 21.6 | 103 | PLACA | 23.833 | 3 | 102.857
B-19388 NATIVA | 191 | IND. PLACA 3000 PSI | PLACA P7 AP 711-710 TORRE 5 + ESCALERA P3 EJE 23 | 2026-01-30 | 2/27/2026 12:00:00 AM | 28 | 21 | 25 | 119 | PLACA | 23.833 | 3 | 119.048
B-19388 NATIVA | 191 | IND. PLACA 3000 PSI | PLACA P7 AP 711-710 TORRE 5 + ESCALERA P3 EJE 23 | 2026-01-30 | 2/27/2026 12:00:00 AM | 28 | 21 | 24.9 | 118 | PLACA | 23.833 | 3 | 118.571
B-19388 NATIVA | 191 | IND. PLACA 3000 PSI | PLACA P8 AP 803-802 + PASILLO TORRE 5 | 2026-01-31 | 2/28/2026 12:00:00 AM | 28 | 21 | 23.5 | 112 | PLACA | 24.133 | 3 | 111.905
B-19388 NATIVA | 191 | IND. PLACA 3000 PSI | PLACA P8 AP 803-802 + PASILLO TORRE 5 | 2026-01-31 | 2/28/2026 12:00:00 AM | 28 | 21 | 23.7 | 113 | PLACA | 24.133 | 3 | 112.857
B-19388 NATIVA | 191 | IND. PLACA 3000 PSI | PLACA P8 AP 803-802 + PASILLO TORRE 5 | 2026-01-31 | 2/28/2026 12:00:00 AM | 28 | 21 | 25.2 | 120 | PLACA | 24.133 | 3 | 120
B-19388 NATIVA | 191 | IND. PLACA 3000 PSI | PLACA PISO 8 AP 804-805 TORRE 5 | 2026-02-02 | 3/2/2026 12:00:00 AM | 28 | 21 | 21.7 | 103 | PLACA | 23.567 | 3 | 103.333
B-19388 NATIVA | 191 | IND. PLACA 3000 PSI | PLACA PISO 8 AP 804-805 TORRE 5 | 2026-02-02 | 3/2/2026 12:00:00 AM | 28 | 21 | 23 | 110 | PLACA | 23.567 | 3 | 109.524
B-19388 NATIVA | 191 | IND. PLACA 3000 PSI | PLACA PISO 8 AP 804-805 TORRE 5 | 2026-02-02 | 3/2/2026 12:00:00 AM | 28 | 21 | 26 | 124 | PLACA | 23.567 | 3 | 123.81
B-19388 NATIVA | 191 | IND. PLACA 3000 PSI | PLACA PISO 12 APTOS 1210-1211 TORRE 4 | 2026-02-02 | 3/2/2026 12:00:00 AM | 28 | 21 | 19.3 | 92 | PLACA | 23.7 | 3 | 91.905
B-19388 NATIVA | 191 | IND. PLACA 3000 PSI | PLACA PISO 12 APTOS 1210-1211 TORRE 4 | 2026-02-02 | 3/2/2026 12:00:00 AM | 28 | 21 | 25.8 | 123 | PLACA | 23.7 | 3 | 122.857
B-19388 NATIVA | 191 | IND. PLACA 3000 PSI | PLACA PISO 12 APTOS 1210-1211 TORRE 4 | 2026-02-02 | 3/2/2026 12:00:00 AM | 28 | 21 | 26 | 124 | PLACA | 23.7 | 3 | 123.81
B-19388 NATIVA | 191 | IND. PLACA 3000 PSI | PLACA P8 AP 806-807 + PASILLO + ESC P6 EJE 2 TORRE 5 | 2026-02-03 | 3/3/2026 12:00:00 AM | 28 | 21 | 25.4 | 121 | PLACA | 25.767 | 3 | 120.952
B-19388 NATIVA | 191 | IND. PLACA 3000 PSI | PLACA P8 AP 806-807 + PASILLO + ESC P6 EJE 2 TORRE 5 | 2026-02-03 | 3/3/2026 12:00:00 AM | 28 | 21 | 25.8 | 123 | PLACA | 25.767 | 3 | 122.857
B-19388 NATIVA | 191 | IND. PLACA 3000 PSI | PLACA P8 AP 806-807 + PASILLO + ESC P6 EJE 2 TORRE 5 | 2026-02-03 | 3/3/2026 12:00:00 AM | 28 | 21 | 26.1 | 124 | PLACA | 25.767 | 3 | 124.286
B-19388 NATIVA | 191 | IND. PLACA 3000 PSI | PLACA PISO 13 APTOS 1304-1305 TORRE 4 | 2026-02-03 | 3/3/2026 12:00:00 AM | 28 | 21 | 27.3 | 130 | PLACA | 25.867 | 3 | 130
B-19388 NATIVA | 191 | IND. PLACA 3000 PSI | PLACA PISO 13 APTOS 1304-1305 TORRE 4 | 2026-02-03 | 3/3/2026 12:00:00 AM | 28 | 21 | 24.7 | 118 | PLACA | 25.867 | 3 | 117.619
B-19388 NATIVA | 191 | IND. PLACA 3000 PSI | PLACA PISO 13 APTOS 1304-1305 TORRE 4 | 2026-02-03 | 3/3/2026 12:00:00 AM | 28 | 21 | 25.6 | 122 | PLACA | 25.867 | 3 | 121.905
B-19388 NATIVA | 191 | IND. PLACA 3000 PSI | PLACA PISO 13 APTOS 1302-1303 TORRE 4 | 2026-02-04 | 3/4/2026 12:00:00 AM | 28 | 21 | 29.2 | 139 | PLACA | 26.367 | 3 | 139.048
B-19388 NATIVA | 191 | IND. PLACA 3000 PSI | PLACA PISO 13 APTOS 1302-1303 TORRE 4 | 2026-02-04 | 3/4/2026 12:00:00 AM | 28 | 21 | 23.9 | 114 | PLACA | 26.367 | 3 | 113.81
B-19388 NATIVA | 191 | IND. PLACA 3000 PSI | PLACA PISO 13 APTOS 1302-1303 TORRE 4 | 2026-02-04 | 3/4/2026 12:00:00 AM | 28 | 21 | 26 | 124 | PLACA | 26.367 | 3 | 123.81
B-19388 NATIVA | 191 | IND. PLACA 3000 PSI | PLACA PISO 13 APTOS 1301-1312 TORRE 4 | 2026-02-06 | 3/6/2026 12:00:00 AM | 28 | 21 | 24.5 | 117 | PLACA | 24.867 | 3 | 116.667
B-19388 NATIVA | 191 | IND. PLACA 3000 PSI | PLACA PISO 13 APTOS 1301-1312 TORRE 4 | 2026-02-06 | 3/6/2026 12:00:00 AM | 28 | 21 | 23.9 | 114 | PLACA | 24.867 | 3 | 113.81
B-19388 NATIVA | 191 | IND. PLACA 3000 PSI | PLACA PISO 13 APTOS 1301-1312 TORRE 4 | 2026-02-06 | 3/6/2026 12:00:00 AM | 28 | 21 | 26.2 | 124 | PLACA | 24.867 | 3 | 124.762
B-19388 NATIVA | 191 | IND. PLACA 3000 PSI | PLACA PISO 13 APTOS 1306-1307 Y ESCALERA EJES (2-4) PISO 12 A 13 TORRE 4 | 2026-02-05 | 3/5/2026 12:00:00 AM | 28 | 21 | 30.9 | 147 | PLACA | 28.7 | 3 | 147.143
B-19388 NATIVA | 191 | IND. PLACA 3000 PSI | PLACA PISO 13 APTOS 1306-1307 Y ESCALERA EJES (2-4) PISO 12 A 13 TORRE 4 | 2026-02-05 | 3/5/2026 12:00:00 AM | 28 | 21 | 26 | 124 | PLACA | 28.7 | 3 | 123.81
B-19388 NATIVA | 191 | IND. PLACA 3000 PSI | PLACA PISO 13 APTOS 1306-1307 Y ESCALERA EJES (2-4) PISO 12 A 13 TORRE 4 | 2026-02-05 | 3/5/2026 12:00:00 AM | 28 | 21 | 29.2 | 139 | PLACA | 28.7 | 3 | 139.048
B-19388 NATIVA | 191 | IND. PLACA 3000 PSI | PLACA P8 AP 806-809 +PASILLO + ESCALERA P7 EJE 2 TORRE 5 | 2026-02-05 | 3/5/2026 12:00:00 AM | 28 | 21 | 25.9 | 123 | PLACA | 27.4 | 3 | 123.333
B-19388 NATIVA | 191 | IND. PLACA 3000 PSI | PLACA P8 AP 806-809 +PASILLO + ESCALERA P7 EJE 2 TORRE 5 | 2026-02-05 | 3/5/2026 12:00:00 AM | 28 | 21 | 27.7 | 132 | PLACA | 27.4 | 3 | 131.905
B-19388 NATIVA | 191 | IND. PLACA 3000 PSI | PLACA P8 AP 806-809 +PASILLO + ESCALERA P7 EJE 2 TORRE 5 | 2026-02-05 | 3/5/2026 12:00:00 AM | 28 | 21 | 28.6 | 136 | PLACA | 27.4 | 3 | 136.19
B-19388 NATIVA | 191 | IND. PLACA 3000 PSI | MUESTRA 18 HORAS, 20 HORAS, 7 DIAS, 28 DIAS | 2026-02-06 | 3/6/2026 12:00:00 AM | 28 | 21 | 17.3 | 82 |  | 19.3 | 3 | 82.381
B-19388 NATIVA | 191 | IND. PLACA 3000 PSI | MUESTRA 18 HORAS, 20 HORAS, 7 DIAS, 28 DIAS | 2026-02-06 | 3/6/2026 12:00:00 AM | 28 | 21 | 21.6 | 103 |  | 19.3 | 3 | 102.857
B-19388 NATIVA | 191 | IND. PLACA 3000 PSI | MUESTRA 18 HORAS, 20 HORAS, 7 DIAS, 28 DIAS | 2026-02-06 | 3/6/2026 12:00:00 AM | 28 | 21 | 19 | 90 |  | 19.3 | 3 | 90.476
B-19388 NATIVA | 191 | IND. PLACA 3000 PSI | PLACA P8 810-811 TORRE 5 | 2026-02-06 | 3/6/2026 12:00:00 AM | 28 | 21 | 21 | 100 | PLACA | 21.567 | 3 | 100
B-19388 NATIVA | 191 | IND. PLACA 3000 PSI | PLACA P8 810-811 TORRE 5 | 2026-02-06 | 3/6/2026 12:00:00 AM | 28 | 21 | 22.2 | 106 | PLACA | 21.567 | 3 | 105.714
B-19388 NATIVA | 191 | IND. PLACA 3000 PSI | PLACA P8 810-811 TORRE 5 | 2026-02-06 | 3/6/2026 12:00:00 AM | 28 | 21 | 21.5 | 102 | PLACA | 21.567 | 3 | 102.381
B-19388 NATIVA | 191 | IND. PLACA 3000 PSI | PLACA P8 AP 801-812 TORRE 5 | 2026-02-04 | 3/4/2026 12:00:00 AM | 28 | 21 | 31 | 148 | PLACA | 30.3 | 3 | 147.619
B-19388 NATIVA | 191 | IND. PLACA 3000 PSI | PLACA P8 AP 801-812 TORRE 5 | 2026-02-04 | 3/4/2026 12:00:00 AM | 28 | 21 | 30.6 | 146 | PLACA | 30.3 | 3 | 145.714
B-19388 NATIVA | 191 | IND. PLACA 3000 PSI | PLACA P8 AP 801-812 TORRE 5 | 2026-02-04 | 3/4/2026 12:00:00 AM | 28 | 21 | 29.3 | 140 | PLACA | 30.3 | 3 | 139.524
B-19388 NATIVA | 191 | IND. PLACA 3000 PSI | PLACA PISO 13 APTOS 1308-1309 TORRE 4 | 2026-02-07 | 3/7/2026 12:00:00 AM | 28 | 21 | 23.7 | 113 | PLACA | 21.433 | 3 | 112.857
B-19388 NATIVA | 191 | IND. PLACA 3000 PSI | PLACA PISO 13 APTOS 1308-1309 TORRE 4 | 2026-02-07 | 3/7/2026 12:00:00 AM | 28 | 21 | 20.2 | 96 | PLACA | 21.433 | 3 | 96.19
B-19388 NATIVA | 191 | IND. PLACA 3000 PSI | PLACA PISO 13 APTOS 1308-1309 TORRE 4 | 2026-02-07 | 3/7/2026 12:00:00 AM | 28 | 21 | 20.4 | 97 | PLACA | 21.433 | 3 | 97.143
B-19388 NATIVA | 191 | IND. PLACA 3000 PSI | PLACA P9 AP 903-902 +PASILLO + ESCALERA P5-6 EJE 23 TORRE 5 | 2026-02-07 | 3/7/2026 12:00:00 AM | 28 | 21 | 22.6 | 108 | PLACA | 22.933 | 3 | 107.619
B-19388 NATIVA | 191 | IND. PLACA 3000 PSI | PLACA P9 AP 903-902 +PASILLO + ESCALERA P5-6 EJE 23 TORRE 5 | 2026-02-07 | 3/7/2026 12:00:00 AM | 28 | 21 | 27.8 | 132 | PLACA | 22.933 | 3 | 132.381
B-19388 NATIVA | 191 | IND. PLACA 3000 PSI | PLACA P9 AP 903-902 +PASILLO + ESCALERA P5-6 EJE 23 TORRE 5 | 2026-02-07 | 3/7/2026 12:00:00 AM | 28 | 21 | 18.4 | 88 | PLACA | 22.933 | 3 | 87.619
B-19388 NATIVA | 191 | IND. PLACA 3000 PSI | PLACA PISO 13 APTOS 1310-1311 Y ESCALERA EJES (18-20) PISO 12 A 13 TORRE 4 | 2026-02-09 | 3/9/2026 12:00:00 AM | 28 | 21 | 27.8 | 132 | PLACA | 25.067 | 3 | 132.381
B-19388 NATIVA | 191 | IND. PLACA 3000 PSI | PLACA PISO 13 APTOS 1310-1311 Y ESCALERA EJES (18-20) PISO 12 A 13 TORRE 4 | 2026-02-09 | 3/9/2026 12:00:00 AM | 28 | 21 | 25.5 | 121 | PLACA | 25.067 | 3 | 121.429
B-19388 NATIVA | 191 | IND. PLACA 3000 PSI | PLACA PISO 13 APTOS 1310-1311 Y ESCALERA EJES (18-20) PISO 12 A 13 TORRE 4 | 2026-02-09 | 3/9/2026 12:00:00 AM | 28 | 21 | 21.9 | 104 | PLACA | 25.067 | 3 | 104.286
B-19388 NATIVA | 191 | IND. PLACA 3000 PSI | PLACA PISO 9 AP 904-905 TORRE 5 | 2026-02-09 | 3/9/2026 12:00:00 AM | 28 | 21 | 22.8 | 108 | PLACA | 24.167 | 3 | 108.571
B-19388 NATIVA | 191 | IND. PLACA 3000 PSI | PLACA PISO 9 AP 904-905 TORRE 5 | 2026-02-09 | 3/9/2026 12:00:00 AM | 28 | 21 | 24.4 | 116 | PLACA | 24.167 | 3 | 116.19
B-19388 NATIVA | 191 | IND. PLACA 3000 PSI | PLACA PISO 9 AP 904-905 TORRE 5 | 2026-02-09 | 3/9/2026 12:00:00 AM | 28 | 21 | 25.3 | 120 | PLACA | 24.167 | 3 | 120.476
B-19388 NATIVA | 191 | IND. PLACA 3000 PSI | PLACA PISO 9 AP 906-907 + PASILLO + ESCALERA P 7-8 EJE 2 TORRE 5 | 2026-02-10 | 3/10/2026 12:00:00 AM | 28 | 21 | 23.2 | 110 | PLACA | 22.367 | 3 | 110.476
B-19388 NATIVA | 191 | IND. PLACA 3000 PSI | PLACA PISO 9 AP 906-907 + PASILLO + ESCALERA P 7-8 EJE 2 TORRE 5 | 2026-02-10 | 3/10/2026 12:00:00 AM | 28 | 21 | 23.6 | 112 | PLACA | 22.367 | 3 | 112.381
B-19388 NATIVA | 191 | IND. PLACA 3000 PSI | PLACA PISO 9 AP 906-907 + PASILLO + ESCALERA P 7-8 EJE 2 TORRE 5 | 2026-02-10 | 3/10/2026 12:00:00 AM | 28 | 21 | 20.3 | 97 | PLACA | 22.367 | 3 | 96.667
B-19388 NATIVA | 191 | IND. PLACA 3000 PSI | PLACA PISO 14 APTOS 1404-1405 TORRE 4 | 2026-02-10 | 3/10/2026 12:00:00 AM | 28 | 21 | 21.6 | 103 | PLACA | 19.933 | 3 | 102.857
B-19388 NATIVA | 191 | IND. PLACA 3000 PSI | PLACA PISO 14 APTOS 1404-1405 TORRE 4 | 2026-02-10 | 3/10/2026 12:00:00 AM | 28 | 21 | 18.8 | 89 | PLACA | 19.933 | 3 | 89.524
B-19388 NATIVA | 191 | IND. PLACA 3000 PSI | PLACA PISO 14 APTOS 1404-1405 TORRE 4 | 2026-02-10 | 3/10/2026 12:00:00 AM | 28 | 21 | 19.4 | 92 | PLACA | 19.933 | 3 | 92.381
B-19388 NATIVA | 191 | IND PLACA 3000 GC | PLACA APARTAMENTOS 901-9012 TORRE 5 | 2026-02-11 | 3/11/2026 12:00:00 AM | 28 | 21 | 25.2 | 120 | PLACA | 24.3 | 3 | 120
B-19388 NATIVA | 191 | IND PLACA 3000 GC | PLACA APARTAMENTOS 901-9012 TORRE 5 | 2026-02-11 | 3/11/2026 12:00:00 AM | 28 | 21 | 24.2 | 115 | PLACA | 24.3 | 3 | 115.238
B-19388 NATIVA | 191 | IND PLACA 3000 GC | PLACA APARTAMENTOS 901-9012 TORRE 5 | 2026-02-11 | 3/11/2026 12:00:00 AM | 28 | 21 | 23.5 | 112 | PLACA | 24.3 | 3 | 111.905
B-19388 NATIVA | 191 | IND PLACA 3000 GC | PLACA APARTAMENTOS 1402-1403 TORRE 4 | 2026-02-11 | 3/11/2026 12:00:00 AM | 28 | 21 | 23.3 | 111 | PLACA | 22.467 | 3 | 110.952
B-19388 NATIVA | 191 | IND PLACA 3000 GC | PLACA APARTAMENTOS 1402-1403 TORRE 4 | 2026-02-11 | 3/11/2026 12:00:00 AM | 28 | 21 | 22.4 | 106 | PLACA | 22.467 | 3 | 106.667
B-19388 NATIVA | 191 | IND PLACA 3000 GC | PLACA APARTAMENTOS 1402-1403 TORRE 4 | 2026-02-11 | 3/11/2026 12:00:00 AM | 28 | 21 | 21.7 | 103 | PLACA | 22.467 | 3 | 103.333
B-19388 NATIVA | 191 | IND. PLACA 3000 PSI | PLACA P9 AP 908-909 + pasillo + ESCALERA 7-8 eje 2 TORRE 5 | 2026-02-12 | 3/12/2026 12:00:00 AM | 28 | 21 | 23.8 | 113 | PLACA | 23.8 | 3 | 113.333
B-19388 NATIVA | 191 | IND. PLACA 3000 PSI | PLACA P9 AP 908-909 + pasillo + ESCALERA 7-8 eje 2 TORRE 5 | 2026-02-12 | 3/12/2026 12:00:00 AM | 28 | 21 | 22.6 | 108 | PLACA | 23.8 | 3 | 107.619
B-19388 NATIVA | 191 | IND. PLACA 3000 PSI | PLACA P9 AP 908-909 + pasillo + ESCALERA 7-8 eje 2 TORRE 5 | 2026-02-12 | 3/12/2026 12:00:00 AM | 28 | 21 | 25 | 119 | PLACA | 23.8 | 3 | 119.048
B-19388 NATIVA | 191 | IND. PLACA 3000 PSI | PLACA PISO 14 APTOS 1406-1407 Y ESCALERA EJES (2-4) PISO 13 A 14 TORRE 4 | 2026-02-12 | 3/12/2026 12:00:00 AM | 28 | 21 | 26.4 | 126 | PLACA | 26.933 | 3 | 125.714
B-19388 NATIVA | 191 | IND. PLACA 3000 PSI | PLACA PISO 14 APTOS 1406-1407 Y ESCALERA EJES (2-4) PISO 13 A 14 TORRE 4 | 2026-02-12 | 3/12/2026 12:00:00 AM | 28 | 21 | 27.3 | 130 | PLACA | 26.933 | 3 | 130
B-19388 NATIVA | 191 | IND. PLACA 3000 PSI | PLACA PISO 14 APTOS 1406-1407 Y ESCALERA EJES (2-4) PISO 13 A 14 TORRE 4 | 2026-02-12 | 3/12/2026 12:00:00 AM | 28 | 21 | 27.1 | 129 | PLACA | 26.933 | 3 | 129.048
B-19388 NATIVA | 191 | IND. PLACA 3000 PSI | PLACA PISO 14 APTOS 1401-1412 TORRE 4 | 2026-02-13 | 3/13/2026 12:00:00 AM | 28 | 21 | 24.9 | 119 | PLACA | 24.8 | 3 | 118.571
B-19388 NATIVA | 191 | IND. PLACA 3000 PSI | PLACA PISO 14 APTOS 1401-1412 TORRE 4 | 2026-02-13 | 3/13/2026 12:00:00 AM | 28 | 21 | 25.9 | 123 | PLACA | 24.8 | 3 | 123.333
B-19388 NATIVA | 191 | IND. PLACA 3000 PSI | PLACA PISO 14 APTOS 1401-1412 TORRE 4 | 2026-02-13 | 3/13/2026 12:00:00 AM | 28 | 21 | 23.6 | 112 | PLACA | 24.8 | 3 | 112.381
B-19388 NATIVA | 191 | IND. PLACA 3000 PSI | PLACA P9 910-911 TORRE 5 | 2026-02-13 | 3/13/2026 12:00:00 AM | 28 | 21 | 27.4 | 130 | PLACA | 26.467 | 3 | 130.476
B-19388 NATIVA | 191 | IND. PLACA 3000 PSI | PLACA P9 910-911 TORRE 5 | 2026-02-13 | 3/13/2026 12:00:00 AM | 28 | 21 | 24.4 | 116 | PLACA | 26.467 | 3 | 116.19
B-19388 NATIVA | 191 | IND. PLACA 3000 PSI | PLACA P9 910-911 TORRE 5 | 2026-02-13 | 3/13/2026 12:00:00 AM | 28 | 21 | 27.6 | 131 | PLACA | 26.467 | 3 | 131.429
B-19388 NATIVA | 191 | IND. PLACA 3000 PSI | PLACA PISO 14 APTOS 1408-1409 TORRE 4 | 2026-02-14 | 3/14/2026 12:00:00 AM | 28 | 21 | 24 | 114 | PLACA | 22.167 | 3 | 114.286
B-19388 NATIVA | 191 | IND. PLACA 3000 PSI | PLACA PISO 14 APTOS 1408-1409 TORRE 4 | 2026-02-14 | 3/14/2026 12:00:00 AM | 28 | 21 | 22.1 | 105 | PLACA | 22.167 | 3 | 105.238
B-19388 NATIVA | 191 | IND. PLACA 3000 PSI | PLACA PISO 14 APTOS 1408-1409 TORRE 4 | 2026-02-14 | 3/14/2026 12:00:00 AM | 28 | 21 | 20.4 | 97 | PLACA | 22.167 | 3 | 97.143
B-19388 NATIVA | 191 | IND. PLACA 3000 PSI | ESCALERA EJE 23 P6-7 + PLACA P10 AP 1003-1002 + pasillo TORRE 5 | 2026-02-14 | 3/14/2026 12:00:00 AM | 28 | 21 | 23.8 | 113 | PLACA | 23.067 | 3 | 113.333
B-19388 NATIVA | 191 | IND. PLACA 3000 PSI | ESCALERA EJE 23 P6-7 + PLACA P10 AP 1003-1002 + pasillo TORRE 5 | 2026-02-14 | 3/14/2026 12:00:00 AM | 28 | 21 | 22.6 | 107 | PLACA | 23.067 | 3 | 107.619
B-19388 NATIVA | 191 | IND. PLACA 3000 PSI | ESCALERA EJE 23 P6-7 + PLACA P10 AP 1003-1002 + pasillo TORRE 5 | 2026-02-14 | 3/14/2026 12:00:00 AM | 28 | 21 | 22.8 | 109 | PLACA | 23.067 | 3 | 108.571
B-19388 NATIVA | 191 | IND. PLACA 3000 PSI | PLACA AP 1004-1005 TORRE 5 | 2026-02-16 | 3/16/2026 12:00:00 AM | 28 | 21 | 27.1 | 129 | PLACA | 26.6 | 3 | 129.048
B-19388 NATIVA | 191 | IND. PLACA 3000 PSI | PLACA AP 1004-1005 TORRE 5 | 2026-02-16 | 3/16/2026 12:00:00 AM | 28 | 21 | 26.2 | 125 | PLACA | 26.6 | 3 | 124.762
B-19388 NATIVA | 191 | IND. PLACA 3000 PSI | PLACA AP 1004-1005 TORRE 5 | 2026-02-16 | 3/16/2026 12:00:00 AM | 28 | 21 | 26.5 | 126 | PLACA | 26.6 | 3 | 126.19
B-19388 NATIVA | 191 | IND. PLACA 3000 PSI | PLACA PISO 14 APTOS 1410-1411 Y ESCALERA EJES (18-20) PISO 13 A 14 TORRE 4 | 2026-02-16 | 3/16/2026 12:00:00 AM | 28 | 21 | 22.1 | 105 | PLACA | 24.267 | 3 | 105.238
B-19388 NATIVA | 191 | IND. PLACA 3000 PSI | PLACA PISO 14 APTOS 1410-1411 Y ESCALERA EJES (18-20) PISO 13 A 14 TORRE 4 | 2026-02-16 | 3/16/2026 12:00:00 AM | 28 | 21 | 23.8 | 113 | PLACA | 24.267 | 3 | 113.333
B-19388 NATIVA | 191 | IND. PLACA 3000 PSI | PLACA PISO 14 APTOS 1410-1411 Y ESCALERA EJES (18-20) PISO 13 A 14 TORRE 4 | 2026-02-16 | 3/16/2026 12:00:00 AM | 28 | 21 | 26.9 | 128 | PLACA | 24.267 | 3 | 128.095
B-19388 NATIVA | 191 | IND. PLACA 3000 PSI | PLACA PISO 15 APTOS 1504-1505 TORRE 4 | 2026-02-17 | 3/17/2026 12:00:00 AM | 28 | 21 | 45.6 | 217 | PLACA | 31.533 | 3 | 217.143
B-19388 NATIVA | 191 | IND. PLACA 3000 PSI | PLACA PISO 15 APTOS 1504-1505 TORRE 4 | 2026-02-17 | 3/17/2026 12:00:00 AM | 28 | 21 | 23.1 | 110 | PLACA | 31.533 | 3 | 110
B-19388 NATIVA | 191 | IND. PLACA 3000 PSI | PLACA PISO 15 APTOS 1504-1505 TORRE 4 | 2026-02-17 | 3/17/2026 12:00:00 AM | 28 | 21 | 25.9 | 124 | PLACA | 31.533 | 3 | 123.333
B-19388 NATIVA | 191 | IND. PLACA 3000 PSI | ESCALERA eje 2 P 8-9 + PLACA P10 AP 1006-1007 + PASILLO TORRE 5 | 2026-02-17 | 3/17/2026 12:00:00 AM | 28 | 21 | 24.5 | 116 | PLACA | 23.1 | 3 | 116.667
B-19388 NATIVA | 191 | IND. PLACA 3000 PSI | ESCALERA eje 2 P 8-9 + PLACA P10 AP 1006-1007 + PASILLO TORRE 5 | 2026-02-17 | 3/17/2026 12:00:00 AM | 28 | 21 | 22.7 | 108 | PLACA | 23.1 | 3 | 108.095
B-19388 NATIVA | 191 | IND. PLACA 3000 PSI | ESCALERA eje 2 P 8-9 + PLACA P10 AP 1006-1007 + PASILLO TORRE 5 | 2026-02-17 | 3/17/2026 12:00:00 AM | 28 | 21 | 22.1 | 105 | PLACA | 23.1 | 3 | 105.238
B-19388 NATIVA | 191 | IND. PLACA 3000 PSI | PLACA P10 AP 1001-1012 TORRE 5 | 2026-02-18 | 3/18/2026 12:00:00 AM | 28 | 21 | 22.6 | 108 | PLACA | 22.3 | 3 | 107.619
B-19388 NATIVA | 191 | IND. PLACA 3000 PSI | PLACA P10 AP 1001-1012 TORRE 5 | 2026-02-18 | 3/18/2026 12:00:00 AM | 28 | 21 | 22.9 | 109 | PLACA | 22.3 | 3 | 109.048
B-19388 NATIVA | 191 | IND. PLACA 3000 PSI | PLACA P10 AP 1001-1012 TORRE 5 | 2026-02-18 | 3/18/2026 12:00:00 AM | 28 | 21 | 21.4 | 102 | PLACA | 22.3 | 3 | 101.905
B-19388 NATIVA | 191 | IND. PLACA 3000 PSI | PLACA PISO 15 APTOS 1503-1502 TORRE 4 | 2026-02-18 | 3/18/2026 12:00:00 AM | 28 | 21 | 24 | 114 | PLACA | 24.1 | 3 | 114.286
B-19388 NATIVA | 191 | IND. PLACA 3000 PSI | PLACA PISO 15 APTOS 1503-1502 TORRE 4 | 2026-02-18 | 3/18/2026 12:00:00 AM | 28 | 21 | 24.4 | 116 | PLACA | 24.1 | 3 | 116.19
B-19388 NATIVA | 191 | IND. PLACA 3000 PSI | PLACA PISO 15 APTOS 1503-1502 TORRE 4 | 2026-02-18 | 3/18/2026 12:00:00 AM | 28 | 21 | 23.9 | 114 | PLACA | 24.1 | 3 | 113.81
B-19388 NATIVA | 191 | IND. PLACA 3000 PSI | PLACA P10 AP 10 08-1009 + pasillo TORRE 5 | 2026-02-19 | 3/19/2026 12:00:00 AM | 28 | 21 | 36.3 | 173 | PLACA | 28.267 | 3 | 172.857
B-19388 NATIVA | 191 | IND. PLACA 3000 PSI | PLACA P10 AP 10 08-1009 + pasillo TORRE 5 | 2026-02-19 | 3/19/2026 12:00:00 AM | 28 | 21 | 23.7 | 113 | PLACA | 28.267 | 3 | 112.857
B-19388 NATIVA | 191 | IND. PLACA 3000 PSI | PLACA P10 AP 10 08-1009 + pasillo TORRE 5 | 2026-02-19 | 3/19/2026 12:00:00 AM | 28 | 21 | 24.8 | 118 | PLACA | 28.267 | 3 | 118.095
B-19388 NATIVA | 191 | IND. PLACA 3000 PSI | PLACA PISO 15 APTOS 1506-1507 Y ESCALERA EJES (2-4) PISO 14 A 15 TORRE 4 | 2026-02-19 | 3/19/2026 12:00:00 AM | 28 | 21 | 24.5 | 116 | PLACA | 25.867 | 3 | 116.667
B-19388 NATIVA | 191 | IND. PLACA 3000 PSI | PLACA PISO 15 APTOS 1506-1507 Y ESCALERA EJES (2-4) PISO 14 A 15 TORRE 4 | 2026-02-19 | 3/19/2026 12:00:00 AM | 28 | 21 | 26.8 | 128 | PLACA | 25.867 | 3 | 127.619
B-19388 NATIVA | 191 | IND. PLACA 3000 PSI | PLACA PISO 15 APTOS 1506-1507 Y ESCALERA EJES (2-4) PISO 14 A 15 TORRE 4 | 2026-02-19 | 3/19/2026 12:00:00 AM | 28 | 21 | 26.3 | 125 | PLACA | 25.867 | 3 | 125.238
B-19388 NATIVA | 191 | IND. PLACA 3000 PSI | PLACA PISO 15 APTOS 1501-1512 TORRE 4 | 2026-02-20 | 3/20/2026 12:00:00 AM | 28 | 21 | 24.7 | 118 | PLACA | 26.533 | 3 | 117.619
B-19388 NATIVA | 191 | IND. PLACA 3000 PSI | PLACA PISO 15 APTOS 1501-1512 TORRE 4 | 2026-02-20 | 3/20/2026 12:00:00 AM | 28 | 21 | 27.4 | 130 | PLACA | 26.533 | 3 | 130.476
B-19388 NATIVA | 191 | IND. PLACA 3000 PSI | PLACA PISO 15 APTOS 1501-1512 TORRE 4 | 2026-02-20 | 3/20/2026 12:00:00 AM | 28 | 21 | 27.5 | 131 | PLACA | 26.533 | 3 | 130.952
B-19388 NATIVA | 191 | IND. PLACA 3000 PSI | PLACA P10 AP 1010 Y 1011 TORRE 5 | 2026-02-20 | 3/20/2026 12:00:00 AM | 28 | 21 | 27.8 | 132 | PLACA | 28.733 | 3 | 132.381
B-19388 NATIVA | 191 | IND. PLACA 3000 PSI | PLACA P10 AP 1010 Y 1011 TORRE 5 | 2026-02-20 | 3/20/2026 12:00:00 AM | 28 | 21 | 29.1 | 138 | PLACA | 28.733 | 3 | 138.571
B-19388 NATIVA | 191 | IND. PLACA 3000 PSI | PLACA P10 AP 1010 Y 1011 TORRE 5 | 2026-02-20 | 3/20/2026 12:00:00 AM | 28 | 21 | 29.3 | 139 | PLACA | 28.733 | 3 | 139.524
B-19388 NATIVA | 191 | IND. PLACA 3000 PSI | PLACA PISO 15 APTOS 1508-1509 TORRE 4 | 2026-02-21 | 3/21/2026 12:00:00 AM | 28 | 21 | 25.9 | 123 | PLACA | 25.433 | 3 | 123.333
B-19388 NATIVA | 191 | IND. PLACA 3000 PSI | PLACA PISO 15 APTOS 1508-1509 TORRE 4 | 2026-02-21 | 3/21/2026 12:00:00 AM | 28 | 21 | 25.5 | 122 | PLACA | 25.433 | 3 | 121.429
B-19388 NATIVA | 191 | IND. PLACA 3000 PSI | PLACA PISO 15 APTOS 1508-1509 TORRE 4 | 2026-02-21 | 3/21/2026 12:00:00 AM | 28 | 21 | 24.9 | 119 | PLACA | 25.433 | 3 | 118.571
B-19388 NATIVA | 191 | IND. PLACA 3000 PSI | PLACA P11 AP 1103-1102 + PASILLO + ESCALERA PISO7 EJE 23 | 2026-02-23 | 3/23/2026 12:00:00 AM | 28 | 21 | 27.9 | 133 | PLACA | 26.633 | 3 | 132.857
B-19388 NATIVA | 191 | IND. PLACA 3000 PSI | PLACA P11 AP 1103-1102 + PASILLO + ESCALERA PISO7 EJE 23 | 2026-02-23 | 3/23/2026 12:00:00 AM | 28 | 21 | 27 | 129 | PLACA | 26.633 | 3 | 128.571
B-19388 NATIVA | 191 | IND. PLACA 3000 PSI | PLACA P11 AP 1103-1102 + PASILLO + ESCALERA PISO7 EJE 23 | 2026-02-23 | 3/23/2026 12:00:00 AM | 28 | 21 | 25 | 119 | PLACA | 26.633 | 3 | 119.048
B-19388 NATIVA | 191 | IND. PLACA 3000 PSI | PLACA PISO 15 APTOS 1510-1511 Y ESCALERA EJES (18-20) PISO 14 A 15 TORRE 4 | 2026-02-23 | 3/23/2026 12:00:00 AM | 28 | 21 | 27.1 | 129 | PLACA | 26.133 | 3 | 129.048
B-19388 NATIVA | 191 | IND. PLACA 3000 PSI | PLACA PISO 15 APTOS 1510-1511 Y ESCALERA EJES (18-20) PISO 14 A 15 TORRE 4 | 2026-02-23 | 3/23/2026 12:00:00 AM | 28 | 21 | 26.2 | 125 | PLACA | 26.133 | 3 | 124.762
B-19388 NATIVA | 191 | IND. PLACA 3000 PSI | PLACA PISO 15 APTOS 1510-1511 Y ESCALERA EJES (18-20) PISO 14 A 15 TORRE 4 | 2026-02-23 | 3/23/2026 12:00:00 AM | 28 | 21 | 25.1 | 120 | PLACA | 26.133 | 3 | 119.524
B-19388 NATIVA | 191 | IND. PLACA 3000 PSI | PLACA PISO 16 APTOS 1604-1605 TORRE 4 | 2026-02-24 | 3/24/2026 12:00:00 AM | 28 | 21 | 23.6 | 112 | PLACA | 27.2 | 3 | 112.381
B-19388 NATIVA | 191 | IND. PLACA 3000 PSI | PLACA PISO 16 APTOS 1604-1605 TORRE 4 | 2026-02-24 | 3/24/2026 12:00:00 AM | 28 | 21 | 31.4 | 150 | PLACA | 27.2 | 3 | 149.524
B-19388 NATIVA | 191 | IND. PLACA 3000 PSI | PLACA PISO 16 APTOS 1604-1605 TORRE 4 | 2026-02-24 | 3/24/2026 12:00:00 AM | 28 | 21 | 26.6 | 126 | PLACA | 27.2 | 3 | 126.667
B-19388 NATIVA | 191 | IND. PLACA 3000 PSI | PLACA P11 AP 1104-1105 Y ESCALERA PISO 9 EJE 2 TORRE 5 | 2026-02-24 | 3/24/2026 12:00:00 AM | 28 | 21 | 31.1 | 148 | PLACA | 33.367 | 3 | 148.095
B-19388 NATIVA | 191 | IND. PLACA 3000 PSI | PLACA P11 AP 1104-1105 Y ESCALERA PISO 9 EJE 2 TORRE 5 | 2026-02-24 | 3/24/2026 12:00:00 AM | 28 | 21 | 33.6 | 160 | PLACA | 33.367 | 3 | 160
B-19388 NATIVA | 191 | IND. PLACA 3000 PSI | PLACA P11 AP 1104-1105 Y ESCALERA PISO 9 EJE 2 TORRE 5 | 2026-02-24 | 3/24/2026 12:00:00 AM | 28 | 21 | 35.4 | 169 | PLACA | 33.367 | 3 | 168.571
B-19388 NATIVA | 191 | IND. PLACA 3000 PSI | PLACA P11 1101-1112+ PASILLO TORRE 5 | 2026-02-25 | 3/25/2026 12:00:00 AM | 28 | 21 | 26.5 | 126 | PLACA | 25.367 | 3 | 126.19
B-19388 NATIVA | 191 | IND. PLACA 3000 PSI | PLACA P11 1101-1112+ PASILLO TORRE 5 | 2026-02-25 | 3/25/2026 12:00:00 AM | 28 | 21 | 22.6 | 108 | PLACA | 25.367 | 3 | 107.619
B-19388 NATIVA | 191 | IND. PLACA 3000 PSI | PLACA P11 1101-1112+ PASILLO TORRE 5 | 2026-02-25 | 3/25/2026 12:00:00 AM | 28 | 21 | 27 | 128 | PLACA | 25.367 | 3 | 128.571
B-19388 NATIVA | 191 | IND. PLACA 3000 PSI | PLACA PISO 16 APTOS 1602-1603 TORRE 4 | 2026-02-25 | 3/25/2026 12:00:00 AM | 28 | 21 | 23.6 | 112 | PLACA | 24 | 3 | 112.381
B-19388 NATIVA | 191 | IND. PLACA 3000 PSI | PLACA PISO 16 APTOS 1602-1603 TORRE 4 | 2026-02-25 | 3/25/2026 12:00:00 AM | 28 | 21 | 23.1 | 110 | PLACA | 24 | 3 | 110
B-19388 NATIVA | 191 | IND. PLACA 3000 PSI | PLACA PISO 16 APTOS 1602-1603 TORRE 4 | 2026-02-25 | 3/25/2026 12:00:00 AM | 28 | 21 | 25.3 | 121 | PLACA | 24 | 3 | 120.476
B-19388 NATIVA | 191 | IND. PLACA 3000 PSI | PLACA P11 AP 1107-1106 TORRE 5 | 2026-02-26 | 3/26/2026 12:00:00 AM | 28 | 21 | 27.7 | 132 | PLACA | 28.2 | 3 | 131.905
B-19388 NATIVA | 191 | IND. PLACA 3000 PSI | PLACA P11 AP 1107-1106 TORRE 5 | 2026-02-26 | 3/26/2026 12:00:00 AM | 28 | 21 | 27.8 | 132 | PLACA | 28.2 | 3 | 132.381
B-19388 NATIVA | 191 | IND. PLACA 3000 PSI | PLACA P11 AP 1107-1106 TORRE 5 | 2026-02-26 | 3/26/2026 12:00:00 AM | 28 | 21 | 29.1 | 139 | PLACA | 28.2 | 3 | 138.571
B-19388 NATIVA | 191 | IND. PLACA 3000 PSI | PLACA PISO 16 APTOS 1606-1607 Y ESCALERA EJES (2-4) PISO 15 A 16 TORRE 4 | 2026-02-26 | 3/26/2026 12:00:00 AM | 28 | 21 | 28.5 | 136 | PLACA | 29.167 | 3 | 135.714
B-19388 NATIVA | 191 | IND. PLACA 3000 PSI | PLACA PISO 16 APTOS 1606-1607 Y ESCALERA EJES (2-4) PISO 15 A 16 TORRE 4 | 2026-02-26 | 3/26/2026 12:00:00 AM | 28 | 21 | 29.1 | 139 | PLACA | 29.167 | 3 | 138.571
B-19388 NATIVA | 191 | IND. PLACA 3000 PSI | PLACA PISO 16 APTOS 1606-1607 Y ESCALERA EJES (2-4) PISO 15 A 16 TORRE 4 | 2026-02-26 | 3/26/2026 12:00:00 AM | 28 | 21 | 29.9 | 142 | PLACA | 29.167 | 3 | 142.381
B-19388 NATIVA | 191 | IND. PLACA 3000 PSI | PLACA PISO 16 APTOS 1601-1612 TORRE 4 | 2026-02-27 | 3/27/2026 12:00:00 AM | 28 | 21 | 29.2 | 139 | PLACA | 28.067 | 3 | 139.048
B-19388 NATIVA | 191 | IND. PLACA 3000 PSI | PLACA PISO 16 APTOS 1601-1612 TORRE 4 | 2026-02-27 | 3/27/2026 12:00:00 AM | 28 | 21 | 27 | 128 | PLACA | 28.067 | 3 | 128.571
B-19388 NATIVA | 191 | IND. PLACA 3000 PSI | PLACA PISO 16 APTOS 1601-1612 TORRE 4 | 2026-02-27 | 3/27/2026 12:00:00 AM | 28 | 21 | 28 | 133 | PLACA | 28.067 | 3 | 133.333
B-19388 NATIVA | 191 | IND. PLACA 3000 PSI | PLACA PISO 16 APTOS 1608-1609 TORRE 4 | 2026-02-28 | 3/28/2026 12:00:00 AM | 28 | 21 | 28 | 133 | PLACA | 25.3 | 3 | 133.333
B-19388 NATIVA | 191 | IND. PLACA 3000 PSI | PLACA PISO 16 APTOS 1608-1609 TORRE 4 | 2026-02-28 | 3/28/2026 12:00:00 AM | 28 | 21 | 23.9 | 114 | PLACA | 25.3 | 3 | 113.81
B-19388 NATIVA | 191 | IND. PLACA 3000 PSI | PLACA PISO 16 APTOS 1608-1609 TORRE 4 | 2026-02-28 | 3/28/2026 12:00:00 AM | 28 | 21 | 24 | 114 | PLACA | 25.3 | 3 | 114.286
B-19388 NATIVA | 191 | IND. PLACA 3000 PSI | PLACA AP 1110 Y 1111 TORRE 5 | 2026-02-28 | 3/28/2026 12:00:00 AM | 28 | 21 | 30.9 | 147 | PLACA | 27.6 | 3 | 147.143
B-19388 NATIVA | 191 | IND. PLACA 3000 PSI | PLACA AP 1110 Y 1111 TORRE 5 | 2026-02-28 | 3/28/2026 12:00:00 AM | 28 | 21 | 27.4 | 130 | PLACA | 27.6 | 3 | 130.476
B-19388 NATIVA | 191 | IND. PLACA 3000 PSI | PLACA AP 1110 Y 1111 TORRE 5 | 2026-02-28 | 3/28/2026 12:00:00 AM | 28 | 21 | 24.5 | 117 | PLACA | 27.6 | 3 | 116.667
B-19388 NATIVA | 191 | IND. PLACA 3000 PSI | ESCALERA Y PLACA 1108 Y 1109 TORRE 5 | 2026-02-27 | 3/27/2026 12:00:00 AM | 28 | 21 | 27.3 | 130 | PLACA | 26.333 | 3 | 130
B-19388 NATIVA | 191 | IND. PLACA 3000 PSI | ESCALERA Y PLACA 1108 Y 1109 TORRE 5 | 2026-02-27 | 3/27/2026 12:00:00 AM | 28 | 21 | 26 | 124 | PLACA | 26.333 | 3 | 123.81
B-19388 NATIVA | 191 | IND. PLACA 3000 PSI | ESCALERA Y PLACA 1108 Y 1109 TORRE 5 | 2026-02-27 | 3/27/2026 12:00:00 AM | 28 | 21 | 25.7 | 122 | PLACA | 26.333 | 3 | 122.381
B-19388 NATIVA | 191 | IND. PLACA 3000 PSI | PLACA P12 AP 1203 - 1202 + PASILLO + ESC P10 EJE 23 TORRE 5 | 2026-03-03 | 3/31/2026 12:00:00 AM | 28 | 21 | 26.9 | 128 | PLACA | 25.3 | 3 | 128.095
B-19388 NATIVA | 191 | IND. PLACA 3000 PSI | PLACA P12 AP 1203 - 1202 + PASILLO + ESC P10 EJE 23 TORRE 5 | 2026-03-03 | 3/31/2026 12:00:00 AM | 28 | 21 | 25.6 | 122 | PLACA | 25.3 | 3 | 121.905
B-19388 NATIVA | 191 | IND. PLACA 3000 PSI | PLACA P12 AP 1203 - 1202 + PASILLO + ESC P10 EJE 23 TORRE 5 | 2026-03-03 | 3/31/2026 12:00:00 AM | 28 | 21 | 23.4 | 111 | PLACA | 25.3 | 3 | 111.429
B-19388 NATIVA | 191 | IND. PLACA 3000 PSI | PLACA PISO 16 APTOS 1610-1611 TORRE 4 | 2026-03-03 | 3/31/2026 12:00:00 AM | 28 | 21 | 29.1 | 138 | PLACA | 27.733 | 3 | 138.571
B-19388 NATIVA | 191 | IND. PLACA 3000 PSI | PLACA PISO 16 APTOS 1610-1611 TORRE 4 | 2026-03-03 | 3/31/2026 12:00:00 AM | 28 | 21 | 27.4 | 130 | PLACA | 27.733 | 3 | 130.476
B-19388 NATIVA | 191 | IND. PLACA 3000 PSI | PLACA PISO 16 APTOS 1610-1611 TORRE 4 | 2026-03-03 | 3/31/2026 12:00:00 AM | 28 | 21 | 26.7 | 127 | PLACA | 27.733 | 3 | 127.143
B-19388 NATIVA | 191 | IND. PLACA 3000 PSI | PLACA P12 AP 1204-1205 TORRE 5 | 2026-03-04 | 4/1/2026 12:00:00 AM | 28 | 21 | 24.2 | 115 | PLACA | 23.3 | 3 | 115.238
B-19388 NATIVA | 191 | IND. PLACA 3000 PSI | PLACA P12 AP 1204-1205 TORRE 5 | 2026-03-04 | 4/1/2026 12:00:00 AM | 28 | 21 | 24 | 114 | PLACA | 23.3 | 3 | 114.286
B-19388 NATIVA | 191 | IND. PLACA 3000 PSI | PLACA P12 AP 1204-1205 TORRE 5 | 2026-03-04 | 4/1/2026 12:00:00 AM | 28 | 21 | 21.7 | 103 | PLACA | 23.3 | 3 | 103.333
B-19388 NATIVA | 191 | IND. PLACA 3000 PSI | PLACA P12 1201-1212+ PASILLO + ESC P10 EJE 2 | 2026-03-05 | 4/2/2026 12:00:00 AM | 28 | 21 | 25.8 | 123 | PLACA | 26.2 | 3 | 122.857
B-19388 NATIVA | 191 | IND. PLACA 3000 PSI | PLACA P12 1201-1212+ PASILLO + ESC P10 EJE 2 | 2026-03-05 | 4/2/2026 12:00:00 AM | 28 | 21 | 27.7 | 132 | PLACA | 26.2 | 3 | 131.905
B-19388 NATIVA | 191 | IND. PLACA 3000 PSI | PLACA P12 1201-1212+ PASILLO + ESC P10 EJE 2 | 2026-03-05 | 4/2/2026 12:00:00 AM | 28 | 21 | 25.1 | 119 | PLACA | 26.2 | 3 | 119.524
B-19388 NATIVA | 191 | IND. PLACA 3000 PSI | PLACA P12 AP 1207-1206 TORRE 5 | 2026-03-06 | 4/3/2026 12:00:00 AM | 28 | 21 | 26.1 | 124 | PLACA | 25.367 | 3 | 124.286
B-19388 NATIVA | 191 | IND. PLACA 3000 PSI | PLACA P12 AP 1207-1206 TORRE 5 | 2026-03-06 | 4/3/2026 12:00:00 AM | 28 | 21 | 23.7 | 113 | PLACA | 25.367 | 3 | 112.857
B-19388 NATIVA | 191 | IND. PLACA 3000 PSI | PLACA P12 AP 1207-1206 TORRE 5 | 2026-03-06 | 4/3/2026 12:00:00 AM | 28 | 21 | 26.3 | 125 | PLACA | 25.367 | 3 | 125.238
B-19388 NATIVA | 191 | IND. PLACA 3000 PSI | PLACA PISO 17 APTOS 1704-1705 TORRE 4 | 2026-03-05 | 4/2/2026 12:00:00 AM | 28 | 21 | 26 | 124 | PLACA | 22.967 | 3 | 123.81
B-19388 NATIVA | 191 | IND. PLACA 3000 PSI | PLACA PISO 17 APTOS 1704-1705 TORRE 4 | 2026-03-05 | 4/2/2026 12:00:00 AM | 28 | 21 | 21.8 | 104 | PLACA | 22.967 | 3 | 103.81
B-19388 NATIVA | 191 | IND. PLACA 3000 PSI | PLACA PISO 17 APTOS 1704-1705 TORRE 4 | 2026-03-05 | 4/2/2026 12:00:00 AM | 28 | 21 | 21.1 | 101 | PLACA | 22.967 | 3 | 100.476
B-19388 NATIVA | 191 | IND. PLACA 3000 PSI | PLACA P12 AP 1211-1210 + PASILLO TORRE 5 | 2026-03-07 | 4/4/2026 12:00:00 AM | 28 | 21 | 24.7 | 117 | PLACA | 23.767 | 3 | 117.619
B-19388 NATIVA | 191 | IND. PLACA 3000 PSI | PLACA P12 AP 1211-1210 + PASILLO TORRE 5 | 2026-03-07 | 4/4/2026 12:00:00 AM | 28 | 21 | 23.3 | 111 | PLACA | 23.767 | 3 | 110.952
B-19388 NATIVA | 191 | IND. PLACA 3000 PSI | PLACA P12 AP 1211-1210 + PASILLO TORRE 5 | 2026-03-07 | 4/4/2026 12:00:00 AM | 28 | 21 | 23.3 | 111 | PLACA | 23.767 | 3 | 110.952
B-19388 NATIVA | 191 | IND. PLACA 3000 PSI | PLACA PISO 17 APTOS 1706-1707 TORRE 4 | 2026-03-07 | 4/4/2026 12:00:00 AM | 28 | 21 | 25.7 | 122 | PLACA | 25.8 | 3 | 122.381
B-19388 NATIVA | 191 | IND. PLACA 3000 PSI | PLACA PISO 17 APTOS 1706-1707 TORRE 4 | 2026-03-07 | 4/4/2026 12:00:00 AM | 28 | 21 | 25.5 | 122 | PLACA | 25.8 | 3 | 121.429
B-19388 NATIVA | 191 | IND. PLACA 3000 PSI | PLACA PISO 17 APTOS 1706-1707 TORRE 4 | 2026-03-07 | 4/4/2026 12:00:00 AM | 28 | 21 | 26.2 | 125 | PLACA | 25.8 | 3 | 124.762
B-19388 NATIVA | 191 | IND. PLACA 3000 PSI | PLACA PISO 17 APTOS 1702-1703 Y ESCALERA EJES (18-20) PISO 15 A 16 TORRE 4 | 2026-03-06 | 4/3/2026 12:00:00 AM | 28 | 21 | 27.3 | 130 | PLACA | 28.933 | 3 | 130
B-19388 NATIVA | 191 | IND. PLACA 3000 PSI | PLACA PISO 17 APTOS 1702-1703 Y ESCALERA EJES (18-20) PISO 15 A 16 TORRE 4 | 2026-03-06 | 4/3/2026 12:00:00 AM | 28 | 21 | 30.1 | 143 | PLACA | 28.933 | 3 | 143.333
B-19388 NATIVA | 191 | IND. PLACA 3000 PSI | PLACA PISO 17 APTOS 1702-1703 Y ESCALERA EJES (18-20) PISO 15 A 16 TORRE 4 | 2026-03-06 | 4/3/2026 12:00:00 AM | 28 | 21 | 29.4 | 140 | PLACA | 28.933 | 3 | 140
B-19388 NATIVA | 191 | IND. PLACA 3000 PSI | ESCALERA P11 EJE 23 Y PLACA APTO 1208 - 1209 TORRE 5 | 2026-03-09 | 4/6/2026 12:00:00 AM | 28 | 21 | 26.9 | 128 | PLACA | 25.333 | 3 | 128.095
B-19388 NATIVA | 191 | IND. PLACA 3000 PSI | ESCALERA P11 EJE 23 Y PLACA APTO 1208 - 1209 TORRE 5 | 2026-03-09 | 4/6/2026 12:00:00 AM | 28 | 21 | 22.7 | 108 | PLACA | 25.333 | 3 | 108.095
B-19388 NATIVA | 191 | IND. PLACA 3000 PSI | ESCALERA P11 EJE 23 Y PLACA APTO 1208 - 1209 TORRE 5 | 2026-03-09 | 4/6/2026 12:00:00 AM | 28 | 21 | 26.4 | 126 | PLACA | 25.333 | 3 | 125.714
B-19388 NATIVA | 191 | IND. PLACA 3000 PSI | PLACA PISO 17 APTOS 1701-1712 Y ESCALERA EJES (2-4) PISO 16 A 17 TORRE 4 | 2026-03-09 | 4/6/2026 12:00:00 AM | 28 | 21 | 26.3 | 125 | PLACA | 31.1 | 3 | 125.238
B-19388 NATIVA | 191 | IND. PLACA 3000 PSI | PLACA PISO 17 APTOS 1701-1712 Y ESCALERA EJES (2-4) PISO 16 A 17 TORRE 4 | 2026-03-09 | 4/6/2026 12:00:00 AM | 28 | 21 | 28.5 | 136 | PLACA | 31.1 | 3 | 135.714
B-19388 NATIVA | 191 | IND. PLACA 3000 PSI | PLACA PISO 17 APTOS 1701-1712 Y ESCALERA EJES (2-4) PISO 16 A 17 TORRE 4 | 2026-03-09 | 4/6/2026 12:00:00 AM | 28 | 21 | 38.5 | 183 | PLACA | 31.1 | 3 | 183.333
B-19388 NATIVA | 191 | IND. PLACA 3000 PSI | PLACA PISO 17 APTOS 1708-1709 TORRE 4 | 2026-03-10 | 4/7/2026 12:00:00 AM | 28 | 21 | 26.1 | 124 | PLACA | 26.867 | 3 | 124.286
B-19388 NATIVA | 191 | IND. PLACA 3000 PSI | PLACA PISO 17 APTOS 1708-1709 TORRE 4 | 2026-03-10 | 4/7/2026 12:00:00 AM | 28 | 21 | 27.2 | 130 | PLACA | 26.867 | 3 | 129.524
B-19388 NATIVA | 191 | IND. PLACA 3000 PSI | PLACA PISO 17 APTOS 1708-1709 TORRE 4 | 2026-03-10 | 4/7/2026 12:00:00 AM | 28 | 21 | 27.3 | 130 | PLACA | 26.867 | 3 | 130
B-19388 NATIVA | 191 | IND. PLACA 3000 PSI | PLACA P13 AP 1303 - 1302 + PASILLO TORRE 5 | 2026-03-10 | 4/7/2026 12:00:00 AM | 28 | 21 | 27.6 | 132 | PLACA | 26.933 | 3 | 131.429
B-19388 NATIVA | 191 | IND. PLACA 3000 PSI | PLACA P13 AP 1303 - 1302 + PASILLO TORRE 5 | 2026-03-10 | 4/7/2026 12:00:00 AM | 28 | 21 | 24.9 | 119 | PLACA | 26.933 | 3 | 118.571
B-19388 NATIVA | 191 | IND. PLACA 3000 PSI | PLACA P13 AP 1303 - 1302 + PASILLO TORRE 5 | 2026-03-10 | 4/7/2026 12:00:00 AM | 28 | 21 | 28.3 | 135 | PLACA | 26.933 | 3 | 134.762
B-19388 NATIVA | 191 | IND. PLACA 3000 PSI | PLACA P13 AP 1304-1305 +ESCALERA P11 EJE 2 TORRE 5 | 2026-03-11 | 4/8/2026 12:00:00 AM | 28 | 21 | 27 | 129 | PLACA | 27.8 | 3 | 128.571
B-19388 NATIVA | 191 | IND. PLACA 3000 PSI | PLACA P13 AP 1304-1305 +ESCALERA P11 EJE 2 TORRE 5 | 2026-03-11 | 4/8/2026 12:00:00 AM | 28 | 21 | 28.7 | 137 | PLACA | 27.8 | 3 | 136.667
B-19388 NATIVA | 191 | IND. PLACA 3000 PSI | PLACA P13 AP 1304-1305 +ESCALERA P11 EJE 2 TORRE 5 | 2026-03-11 | 4/8/2026 12:00:00 AM | 28 | 21 | 27.7 | 132 | PLACA | 27.8 | 3 | 131.905
B-19388 NATIVA | 191 | IND. PLACA 3000 PSI | PLACA PISO 17 APTOS 1710-1711 TORRE 4 | 2026-03-11 | 4/8/2026 12:00:00 AM | 28 | 21 | 24.1 | 115 | PLACA | 24.567 | 3 | 114.762
B-19388 NATIVA | 191 | IND. PLACA 3000 PSI | PLACA PISO 17 APTOS 1710-1711 TORRE 4 | 2026-03-11 | 4/8/2026 12:00:00 AM | 28 | 21 | 22.3 | 106 | PLACA | 24.567 | 3 | 106.19
B-19388 NATIVA | 191 | IND. PLACA 3000 PSI | PLACA PISO 17 APTOS 1710-1711 TORRE 4 | 2026-03-11 | 4/8/2026 12:00:00 AM | 28 | 21 | 27.3 | 130 | PLACA | 24.567 | 3 | 130
B-19388 NATIVA | 191 | IND. PLACA 3000 PSI | PLACA P13 1301-1312+ PASILLO TORRE 5 | 2026-03-12 | 4/9/2026 12:00:00 AM | 28 | 21 | 23.1 | 110 | PLACA | 22.8 | 3 | 110
B-19388 NATIVA | 191 | IND. PLACA 3000 PSI | PLACA P13 1301-1312+ PASILLO TORRE 5 | 2026-03-12 | 4/9/2026 12:00:00 AM | 28 | 21 | 23 | 110 | PLACA | 22.8 | 3 | 109.524
B-19388 NATIVA | 191 | IND. PLACA 3000 PSI | PLACA P13 1301-1312+ PASILLO TORRE 5 | 2026-03-12 | 4/9/2026 12:00:00 AM | 28 | 21 | 22.3 | 106 | PLACA | 22.8 | 3 | 106.19
B-19388 NATIVA | 191 | IND. PLACA 3000 PSI | PLACA PISO 18 APTOS 1804-1805 Y ESCALERA EJES (18-20) PISO 16 A 17 TORRE 4 | 2026-03-12 | 4/9/2026 12:00:00 AM | 28 | 21 | 24.2 | 115 | PLACA | 23.4 | 3 | 115.238
B-19388 NATIVA | 191 | IND. PLACA 3000 PSI | PLACA PISO 18 APTOS 1804-1805 Y ESCALERA EJES (18-20) PISO 16 A 17 TORRE 4 | 2026-03-12 | 4/9/2026 12:00:00 AM | 28 | 21 | 21.9 | 104 | PLACA | 23.4 | 3 | 104.286
B-19388 NATIVA | 191 | IND. PLACA 3000 PSI | PLACA PISO 18 APTOS 1804-1805 Y ESCALERA EJES (18-20) PISO 16 A 17 TORRE 4 | 2026-03-12 | 4/9/2026 12:00:00 AM | 28 | 21 | 24.1 | 115 | PLACA | 23.4 | 3 | 114.762
B-19388 NATIVA | 191 | IND. PLACA 3000 PSI | PLACA P13 AP 1307-1306 TORRE 5 | 2026-03-13 | 4/10/2026 12:00:00 AM | 28 | 21 | 27 | 129 | PLACA | 27.467 | 3 | 128.571
B-19388 NATIVA | 191 | IND. PLACA 3000 PSI | PLACA P13 AP 1307-1306 TORRE 5 | 2026-03-13 | 4/10/2026 12:00:00 AM | 28 | 21 | 29 | 138 | PLACA | 27.467 | 3 | 138.095
B-19388 NATIVA | 191 | IND. PLACA 3000 PSI | PLACA P13 AP 1307-1306 TORRE 5 | 2026-03-13 | 4/10/2026 12:00:00 AM | 28 | 21 | 26.4 | 126 | PLACA | 27.467 | 3 | 125.714
B-19388 NATIVA | 191 | IND. PLACA 3000 PSI | PLACA PISO 18 APTOS 1802-1803 TORRE 4 | 2026-03-13 | 4/10/2026 12:00:00 AM | 28 | 21 | 25.3 | 121 | PLACA | 26.233 | 3 | 120.476
B-19388 NATIVA | 191 | IND. PLACA 3000 PSI | PLACA PISO 18 APTOS 1802-1803 TORRE 4 | 2026-03-13 | 4/10/2026 12:00:00 AM | 28 | 21 | 26.3 | 125 | PLACA | 26.233 | 3 | 125.238
B-19388 NATIVA | 191 | IND. PLACA 3000 PSI | PLACA PISO 18 APTOS 1802-1803 TORRE 4 | 2026-03-13 | 4/10/2026 12:00:00 AM | 28 | 21 | 27.1 | 129 | PLACA | 26.233 | 3 | 129.048
B-19388 NATIVA | 191 | IND. PLACA 3000 PSI | PLACA P14 AP 1403 - 1402 + PASILLO TORRE 5 | 2026-03-17 | 4/14/2026 12:00:00 AM | 28 | 21 | 22.6 | 108 | PLACA | 22.633 | 3 | 107.619
B-19388 NATIVA | 191 | IND. PLACA 3000 PSI | PLACA P14 AP 1403 - 1402 + PASILLO TORRE 5 | 2026-03-17 | 4/14/2026 12:00:00 AM | 28 | 21 | 21.2 | 101 | PLACA | 22.633 | 3 | 100.952
B-19388 NATIVA | 191 | IND. PLACA 3000 PSI | PLACA P14 AP 1403 - 1402 + PASILLO TORRE 5 | 2026-03-17 | 4/14/2026 12:00:00 AM | 28 | 21 | 24.1 | 115 | PLACA | 22.633 | 3 | 114.762
B-19388 NATIVA | 191 | IND. PLACA 3000 PSI | PLACA PISO 18 APTOS 1808-1809 TORRE 4 | 2026-03-17 | 4/14/2026 12:00:00 AM | 28 | 21 | 27.2 | 130 | PLACA | 29.333 | 3 | 129.524
B-19388 NATIVA | 191 | IND. PLACA 3000 PSI | PLACA PISO 18 APTOS 1808-1809 TORRE 4 | 2026-03-17 | 4/14/2026 12:00:00 AM | 28 | 21 | 30.4 | 145 | PLACA | 29.333 | 3 | 144.762
B-19388 NATIVA | 191 | IND. PLACA 3000 PSI | PLACA PISO 18 APTOS 1808-1809 TORRE 4 | 2026-03-17 | 4/14/2026 12:00:00 AM | 28 | 21 | 30.4 | 145 | PLACA | 29.333 | 3 | 144.762
B-19388 NATIVA | 191 | IND. PLACA 3000 PSI | PLACA P14 AP 1404-1405 +ESCALERA P 12 EJE 2 TORRE 5 | 2026-03-18 | 4/15/2026 12:00:00 AM | 28 | 21 | 24 | 114 | PLACA | 24.1 | 3 | 114.286
B-19388 NATIVA | 191 | IND. PLACA 3000 PSI | PLACA P14 AP 1404-1405 +ESCALERA P 12 EJE 2 TORRE 5 | 2026-03-18 | 4/15/2026 12:00:00 AM | 28 | 21 | 24.5 | 117 | PLACA | 24.1 | 3 | 116.667
B-19388 NATIVA | 191 | IND. PLACA 3000 PSI | PLACA P14 AP 1404-1405 +ESCALERA P 12 EJE 2 TORRE 5 | 2026-03-18 | 4/15/2026 12:00:00 AM | 28 | 21 | 23.8 | 113 | PLACA | 24.1 | 3 | 113.333
B-19388 NATIVA | 191 | IND. PLACA 3000 PSI | PLACA PISO 18 APTOS 1810-1811 Y ESCALERA EJES (2-4) PISO 17 A 18 TORRE 4 | 2026-03-18 | 4/15/2026 12:00:00 AM | 28 | 21 | 28.7 | 136 | PLACA | 27.8 | 3 | 136.667
B-19388 NATIVA | 191 | IND. PLACA 3000 PSI | PLACA PISO 18 APTOS 1810-1811 Y ESCALERA EJES (2-4) PISO 17 A 18 TORRE 4 | 2026-03-18 | 4/15/2026 12:00:00 AM | 28 | 21 | 25.8 | 123 | PLACA | 27.8 | 3 | 122.857
B-19388 NATIVA | 191 | IND. PLACA 3000 PSI | PLACA PISO 18 APTOS 1810-1811 Y ESCALERA EJES (2-4) PISO 17 A 18 TORRE 4 | 2026-03-18 | 4/15/2026 12:00:00 AM | 28 | 21 | 28.9 | 138 | PLACA | 27.8 | 3 | 137.619
B-19388 NATIVA | 191 | IND. PLACA 3000 PSI | PLACA PISO 19 APTOS 1904-1905 TORRE 4 | 2026-03-19 | 4/16/2026 12:00:00 AM | 28 | 21 | 24 | 114 | PLACA | 24.6 | 3 | 114.286
B-19388 NATIVA | 191 | IND. PLACA 3000 PSI | PLACA PISO 19 APTOS 1904-1905 TORRE 4 | 2026-03-19 | 4/16/2026 12:00:00 AM | 28 | 21 | 24.4 | 116 | PLACA | 24.6 | 3 | 116.19
B-19388 NATIVA | 191 | IND. PLACA 3000 PSI | PLACA PISO 19 APTOS 1904-1905 TORRE 4 | 2026-03-19 | 4/16/2026 12:00:00 AM | 28 | 21 | 25.4 | 121 | PLACA | 24.6 | 3 | 120.952
B-19388 NATIVA | 191 | IND. PLACA 3000 PSI | PLACA P13 AP 1307-1306 + PASILLO Y ESC P13 EJE 2 TORRE 5 | 2026-03-20 | 4/17/2026 12:00:00 AM | 28 | 21 | 24.6 | 117 | PLACA | 24.433 | 3 | 117.143
B-19388 NATIVA | 191 | IND. PLACA 3000 PSI | PLACA P13 AP 1307-1306 + PASILLO Y ESC P13 EJE 2 TORRE 5 | 2026-03-20 | 4/17/2026 12:00:00 AM | 28 | 21 | 27.1 | 129 | PLACA | 24.433 | 3 | 129.048
B-19388 NATIVA | 191 | IND. PLACA 3000 PSI | PLACA P13 AP 1307-1306 + PASILLO Y ESC P13 EJE 2 TORRE 5 | 2026-03-20 | 4/17/2026 12:00:00 AM | 28 | 21 | 21.6 | 103 | PLACA | 24.433 | 3 | 102.857
B-19388 NATIVA | 191 | IND. PLACA 3000 PSI | PLACA PISO 19 APTOS 1902-1903 Y ESCALERA EJES (18-20) PISO 17 A 18 TORRE 4 | 2026-03-20 | 4/17/2026 12:00:00 AM | 28 | 21 | 25.5 | 121 | PLACA | 24.833 | 3 | 121.429
B-19388 NATIVA | 191 | IND. PLACA 3000 PSI | PLACA PISO 19 APTOS 1902-1903 Y ESCALERA EJES (18-20) PISO 17 A 18 TORRE 4 | 2026-03-20 | 4/17/2026 12:00:00 AM | 28 | 21 | 24.6 | 117 | PLACA | 24.833 | 3 | 117.143
B-19388 NATIVA | 191 | IND. PLACA 3000 PSI | PLACA PISO 19 APTOS 1902-1903 Y ESCALERA EJES (18-20) PISO 17 A 18 TORRE 4 | 2026-03-20 | 4/17/2026 12:00:00 AM | 28 | 21 | 24.4 | 116 | PLACA | 24.833 | 3 | 116.19
B-19388 NATIVA | 191 | IND. PLACA 3000 PSI | PLACA P14 1401-1412 TORRE 5 | 2026-03-19 | 4/16/2026 12:00:00 AM | 28 | 21 | 25.9 | 123 | PLACA | 26.6 | 3 | 123.333
B-19388 NATIVA | 191 | IND. PLACA 3000 PSI | PLACA P14 1401-1412 TORRE 5 | 2026-03-19 | 4/16/2026 12:00:00 AM | 28 | 21 | 24.6 | 117 | PLACA | 26.6 | 3 | 117.143
B-19388 NATIVA | 191 | IND. PLACA 3000 PSI | PLACA P14 1401-1412 TORRE 5 | 2026-03-19 | 4/16/2026 12:00:00 AM | 28 | 21 | 29.3 | 140 | PLACA | 26.6 | 3 | 139.524
B-19388 NATIVA | 191 | IND. PLACA 3000 PSI | PLACA PISO 19 APTOS 1906-1907 TORRE 4 | 2026-03-21 | 4/18/2026 12:00:00 AM | 28 | 21 | 22.2 | 106 | PLACA | 21.833 | 3 | 105.714
B-19388 NATIVA | 191 | IND. PLACA 3000 PSI | PLACA PISO 19 APTOS 1906-1907 TORRE 4 | 2026-03-21 | 4/18/2026 12:00:00 AM | 28 | 21 | 19.1 | 91 | PLACA | 21.833 | 3 | 90.952
B-19388 NATIVA | 191 | IND. PLACA 3000 PSI | PLACA PISO 19 APTOS 1906-1907 TORRE 4 | 2026-03-21 | 4/18/2026 12:00:00 AM | 28 | 21 | 24.2 | 115 | PLACA | 21.833 | 3 | 115.238
B-19388 NATIVA | 191 | IND. PLACA 3000 PSI | PLACA P14 AP 1411-1410 + PASILLO TORRE5 | 2026-03-24 | 4/21/2026 12:00:00 AM | 28 | 21 | 40.8 | 194 | PLACA | 44.167 | 3 | 194.286
B-19388 NATIVA | 191 | IND. PLACA 3000 PSI | PLACA P14 AP 1411-1410 + PASILLO TORRE5 | 2026-03-24 | 4/21/2026 12:00:00 AM | 28 | 21 | 46.3 | 220 | PLACA | 44.167 | 3 | 220.476
B-19388 NATIVA | 191 | IND. PLACA 3000 PSI | PLACA P14 AP 1411-1410 + PASILLO TORRE5 | 2026-03-24 | 4/21/2026 12:00:00 AM | 28 | 21 | 45.4 | 216 | PLACA | 44.167 | 3 | 216.19
B-19388 NATIVA | 191 | IND. PLACA 3000 PSI | PLACA PISO 19 APTOS 1901-1912 TORRE 4 | 2026-03-25 | 4/22/2026 12:00:00 AM | 28 | 21 | 21.5 | 102 | PLACA | 22.067 | 3 | 102.381
B-19388 NATIVA | 191 | IND. PLACA 3000 PSI | PLACA PISO 19 APTOS 1901-1912 TORRE 4 | 2026-03-25 | 4/22/2026 12:00:00 AM | 28 | 21 | 21.5 | 102 | PLACA | 22.067 | 3 | 102.381
B-19388 NATIVA | 191 | IND. PLACA 3000 PSI | PLACA PISO 19 APTOS 1901-1912 TORRE 4 | 2026-03-25 | 4/22/2026 12:00:00 AM | 28 | 21 | 23.2 | 110 | PLACA | 22.067 | 3 | 110.476
B-19388 NATIVA | 191 | IND. PLACA 3000 PSI | PLACA P14 1408-1409 TORRE 5 | 2026-03-25 | 4/22/2026 12:00:00 AM | 28 | 21 | 29 | 138 | PLACA | 29.3 | 3 | 138.095
B-19388 NATIVA | 191 | IND. PLACA 3000 PSI | PLACA P14 1408-1409 TORRE 5 | 2026-03-25 | 4/22/2026 12:00:00 AM | 28 | 21 | 27.9 | 133 | PLACA | 29.3 | 3 | 132.857
B-19388 NATIVA | 191 | IND. PLACA 3000 PSI | PLACA P14 1408-1409 TORRE 5 | 2026-03-25 | 4/22/2026 12:00:00 AM | 28 | 21 | 31 | 148 | PLACA | 29.3 | 3 | 147.619
B-19388 NATIVA | 191 | IND. PLACA 3000 PSI | PLACA P15 AP 1503 - 1502 + PASILLO + ESCALERA eje 23 P13 TORRE 5 | 2026-03-26 | 4/23/2026 12:00:00 AM | 28 | 21 | 20.8 | 99 | PLACA | 24.5 | 3 | 99.048
B-19388 NATIVA | 191 | IND. PLACA 3000 PSI | PLACA P15 AP 1503 - 1502 + PASILLO + ESCALERA eje 23 P13 TORRE 5 | 2026-03-26 | 4/23/2026 12:00:00 AM | 28 | 21 | 26.4 | 126 | PLACA | 24.5 | 3 | 125.714
B-19388 NATIVA | 191 | IND. PLACA 3000 PSI | PLACA P15 AP 1503 - 1502 + PASILLO + ESCALERA eje 23 P13 TORRE 5 | 2026-03-26 | 4/23/2026 12:00:00 AM | 28 | 21 | 26.3 | 125 | PLACA | 24.5 | 3 | 125.238
B-19388 NATIVA | 191 | IND. PLACA 3000 PSI | PLACA PISO 19 APTOS 1908-1909 Y ESCALERA EJES (2-4) PISO 18 A 19 TORRE 4 | 2026-03-26 | 4/23/2026 12:00:00 AM | 28 | 21 | 24.2 | 115 | PLACA | 22.733 | 3 | 115.238
B-19388 NATIVA | 191 | IND. PLACA 3000 PSI | PLACA PISO 19 APTOS 1908-1909 Y ESCALERA EJES (2-4) PISO 18 A 19 TORRE 4 | 2026-03-26 | 4/23/2026 12:00:00 AM | 28 | 21 | 19.2 | 92 | PLACA | 22.733 | 3 | 91.429
B-19388 NATIVA | 191 | IND. PLACA 3000 PSI | PLACA PISO 19 APTOS 1908-1909 Y ESCALERA EJES (2-4) PISO 18 A 19 TORRE 4 | 2026-03-26 | 4/23/2026 12:00:00 AM | 28 | 21 | 24.8 | 118 | PLACA | 22.733 | 3 | 118.095
B-19388 NATIVA | 191 | IND. PLACA 3000 PSI | PLACA PISO 19 APTOS 1910-1911 TORRE 4 | 2026-03-27 | 4/24/2026 12:00:00 AM | 28 | 21 | 25.4 | 121 | PLACA | 24.067 | 3 | 120.952
B-19388 NATIVA | 191 | IND. PLACA 3000 PSI | PLACA PISO 19 APTOS 1910-1911 TORRE 4 | 2026-03-27 | 4/24/2026 12:00:00 AM | 28 | 21 | 23.8 | 113 | PLACA | 24.067 | 3 | 113.333
B-19388 NATIVA | 191 | IND. PLACA 3000 PSI | PLACA PISO 19 APTOS 1910-1911 TORRE 4 | 2026-03-27 | 4/24/2026 12:00:00 AM | 28 | 21 | 23 | 109 | PLACA | 24.067 | 3 | 109.524
B-19388 NATIVA | 191 | IND. PLACA 3000 PSI | PLACA P15 AP 1504-1505 TORRE 5 | 2026-03-27 | 4/24/2026 12:00:00 AM | 28 | 21 | 28 | 133 | PLACA | 25.167 | 3 | 133.333
B-19388 NATIVA | 191 | IND. PLACA 3000 PSI | PLACA P15 AP 1504-1505 TORRE 5 | 2026-03-27 | 4/24/2026 12:00:00 AM | 28 | 21 | 24.5 | 117 | PLACA | 25.167 | 3 | 116.667
B-19388 NATIVA | 191 | IND. PLACA 3000 PSI | PLACA P15 AP 1504-1505 TORRE 5 | 2026-03-27 | 4/24/2026 12:00:00 AM | 28 | 21 | 23 | 110 | PLACA | 25.167 | 3 | 109.524
B-19388 NATIVA | 191 | IND. PLACA 3000 PSI | PLACA PISO 20 APTOS 2004-2005 TORRE 4 | 2026-03-28 | 4/25/2026 12:00:00 AM | 28 | 21 | 23.5 | 112 | PLACA | 23.567 | 3 | 111.905
B-19388 NATIVA | 191 | IND. PLACA 3000 PSI | PLACA PISO 20 APTOS 2004-2005 TORRE 4 | 2026-03-28 | 4/25/2026 12:00:00 AM | 28 | 21 | 23.2 | 110 | PLACA | 23.567 | 3 | 110.476
B-19388 NATIVA | 191 | IND. PLACA 3000 PSI | PLACA PISO 20 APTOS 2004-2005 TORRE 4 | 2026-03-28 | 4/25/2026 12:00:00 AM | 28 | 21 | 24 | 114 | PLACA | 23.567 | 3 | 114.286
B-19388 NATIVA | 191 | IND. PLACA 3000 PSI | PLACA P15 1501-1512 +PASILLO TORRE 5 | 2026-03-28 | 4/25/2026 12:00:00 AM | 28 | 21 | 14.7 | 70 | PLACA | 16.1 | 3 | 70
B-19388 NATIVA | 191 | IND. PLACA 3000 PSI | PLACA P15 1501-1512 +PASILLO TORRE 5 | 2026-03-28 | 4/25/2026 12:00:00 AM | 28 | 21 | 16.6 | 79 | PLACA | 16.1 | 3 | 79.048
B-19388 NATIVA | 191 | IND. PLACA 3000 PSI | PLACA P15 1501-1512 +PASILLO TORRE 5 | 2026-03-28 | 4/25/2026 12:00:00 AM | 28 | 21 | 17 | 81 | PLACA | 16.1 | 3 | 80.952
B-19388 NATIVA | 191 | IND. PLACA 3000 PSI | PLACA PISO 19 APTOS 2002-2003 Y ESCALERA EJES (18-20) PISO 18 A 19 TORRE 4 | 2026-03-30 | 4/27/2026 12:00:00 AM | 28 | 21 | 27.1 | 129 | PLACA | 27.967 | 3 | 129.048
B-19388 NATIVA | 191 | IND. PLACA 3000 PSI | PLACA PISO 19 APTOS 2002-2003 Y ESCALERA EJES (18-20) PISO 18 A 19 TORRE 4 | 2026-03-30 | 4/27/2026 12:00:00 AM | 28 | 21 | 29.1 | 138 | PLACA | 27.967 | 3 | 138.571
B-19388 NATIVA | 191 | IND. PLACA 3000 PSI | PLACA PISO 19 APTOS 2002-2003 Y ESCALERA EJES (18-20) PISO 18 A 19 TORRE 4 | 2026-03-30 | 4/27/2026 12:00:00 AM | 28 | 21 | 27.7 | 132 | PLACA | 27.967 | 3 | 131.905
B-19388 NATIVA | 191 | IND. PLACA 3000 PSI | PLACA P15 AP 1507-1506 TORRE 5 | 2026-03-30 | 4/27/2026 12:00:00 AM | 28 | 21 | 23.2 | 110 | PLACA | 24.367 | 3 | 110.476
B-19388 NATIVA | 191 | IND. PLACA 3000 PSI | PLACA P15 AP 1507-1506 TORRE 5 | 2026-03-30 | 4/27/2026 12:00:00 AM | 28 | 21 | 24.4 | 116 | PLACA | 24.367 | 3 | 116.19
B-19388 NATIVA | 191 | IND. PLACA 3000 PSI | PLACA P15 AP 1507-1506 TORRE 5 | 2026-03-30 | 4/27/2026 12:00:00 AM | 28 | 21 | 25.5 | 121 | PLACA | 24.367 | 3 | 121.429
B-19388 NATIVA | 191 | IND. PLACA 3000 PSI | PLACA PISO 20 APTOS 2006-2007 TORRE 4 | 2026-03-31 | 4/28/2026 12:00:00 AM | 28 | 21 | 29.9 | 142 | PLACA | 29.933 | 3 | 142.381
B-19388 NATIVA | 191 | IND. PLACA 3000 PSI | PLACA PISO 20 APTOS 2006-2007 TORRE 4 | 2026-03-31 | 4/28/2026 12:00:00 AM | 28 | 21 | 29.6 | 141 | PLACA | 29.933 | 3 | 140.952
B-19388 NATIVA | 191 | IND. PLACA 3000 PSI | PLACA PISO 20 APTOS 2006-2007 TORRE 4 | 2026-03-31 | 4/28/2026 12:00:00 AM | 28 | 21 | 30.3 | 144 | PLACA | 29.933 | 3 | 144.286
B-19388 NATIVA | 191 | IND. PLACA 3000 PSI | PLACA P15 AP 1511-1510 + PASILLO TORRE 5 | 2026-03-31 | 4/28/2026 12:00:00 AM | 28 | 21 | 25 | 119 | PLACA | 24.933 | 3 | 119.048
B-19388 NATIVA | 191 | IND. PLACA 3000 PSI | PLACA P15 AP 1511-1510 + PASILLO TORRE 5 | 2026-03-31 | 4/28/2026 12:00:00 AM | 28 | 21 | 25.1 | 120 | PLACA | 24.933 | 3 | 119.524
B-19388 NATIVA | 191 | IND. PLACA 3000 PSI | PLACA P15 AP 1511-1510 + PASILLO TORRE 5 | 2026-03-31 | 4/28/2026 12:00:00 AM | 28 | 21 | 24.7 | 118 | PLACA | 24.933 | 3 | 117.619
B-19388 NATIVA | 191 | IND. PLACA 3000 PSI | PLACA PISO 20 APTOS 2008-2009 TORRE 4 | 2026-04-06 | 5/4/2026 12:00:00 AM | 28 | 21 | 23.9 | 114 | PLACA | 23.4 | 3 | 113.81
B-19388 NATIVA | 191 | IND. PLACA 3000 PSI | PLACA PISO 20 APTOS 2008-2009 TORRE 4 | 2026-04-06 | 5/4/2026 12:00:00 AM | 28 | 21 | 20.3 | 96 | PLACA | 23.4 | 3 | 96.667
B-19388 NATIVA | 191 | IND. PLACA 3000 PSI | PLACA PISO 20 APTOS 2008-2009 TORRE 4 | 2026-04-06 | 5/4/2026 12:00:00 AM | 28 | 21 | 26 | 124 | PLACA | 23.4 | 3 | 123.81
B-19388 NATIVA | 191 | IND. PLACA 3000 PSI | PLACA P15 1508-1509 + ESC PISO 14 EJE 23 | 2026-04-06 | 5/4/2026 12:00:00 AM | 28 | 21 | 29.9 | 142 | PLACA | 27.533 | 3 | 142.381
B-19388 NATIVA | 191 | IND. PLACA 3000 PSI | PLACA P15 1508-1509 + ESC PISO 14 EJE 23 | 2026-04-06 | 5/4/2026 12:00:00 AM | 28 | 21 | 25.9 | 123 | PLACA | 27.533 | 3 | 123.333
B-19388 NATIVA | 191 | IND. PLACA 3000 PSI | PLACA P15 1508-1509 + ESC PISO 14 EJE 23 | 2026-04-06 | 5/4/2026 12:00:00 AM | 28 | 21 | 26.8 | 128 | PLACA | 27.533 | 3 | 127.619
B-19388 NATIVA | 191 | IND. PLACA 3000 PSI | PLACA PISO 20 APTOS 2001-2012 TORRE 4 | 2026-04-06 | 5/4/2026 12:00:00 AM | 28 | 21 | 28.3 | 135 | PLACA | 27.3 | 3 | 134.762
B-19388 NATIVA | 191 | IND. PLACA 3000 PSI | PLACA PISO 20 APTOS 2001-2012 TORRE 4 | 2026-04-06 | 5/4/2026 12:00:00 AM | 28 | 21 | 26.5 | 126 | PLACA | 27.3 | 3 | 126.19
B-19388 NATIVA | 191 | IND. PLACA 3000 PSI | PLACA PISO 20 APTOS 2001-2012 TORRE 4 | 2026-04-06 | 5/4/2026 12:00:00 AM | 28 | 21 | 27.1 | 129 | PLACA | 27.3 | 3 | 129.048
B-19388 NATIVA | 191 | IND. PLACA 3000 PSI | PLACA P16 AP 1603 - 1602 + PASILLO TORRE 5 | 2026-04-07 | 5/5/2026 12:00:00 AM | 28 | 21 | 22.9 | 109 | PLACA | 22.967 | 3 | 109.048
B-19388 NATIVA | 191 | IND. PLACA 3000 PSI | PLACA P16 AP 1603 - 1602 + PASILLO TORRE 5 | 2026-04-07 | 5/5/2026 12:00:00 AM | 28 | 21 | 25.1 | 119 | PLACA | 22.967 | 3 | 119.524
B-19388 NATIVA | 191 | IND. PLACA 3000 PSI | PLACA P16 AP 1603 - 1602 + PASILLO TORRE 5 | 2026-04-07 | 5/5/2026 12:00:00 AM | 28 | 21 | 20.9 | 99 | PLACA | 22.967 | 3 | 99.524
B-19388 NATIVA | 191 | IND. PLACA 3000 PSI | PLACA PISO 21 APTOS 2104-2105 TORRE 4 | 2026-04-08 | 5/6/2026 12:00:00 AM | 28 | 21 | 24.7 | 117 | PLACA | 25 | 3 | 117.619
B-19388 NATIVA | 191 | IND. PLACA 3000 PSI | PLACA PISO 21 APTOS 2104-2105 TORRE 4 | 2026-04-08 | 5/6/2026 12:00:00 AM | 28 | 21 | 26.5 | 126 | PLACA | 25 | 3 | 126.19
B-19388 NATIVA | 191 | IND. PLACA 3000 PSI | PLACA PISO 21 APTOS 2104-2105 TORRE 4 | 2026-04-08 | 5/6/2026 12:00:00 AM | 28 | 21 | 23.8 | 114 | PLACA | 25 | 3 | 113.333
B-19388 NATIVA | 191 | IND. PLACA 3000 PSI | PLACA P16 AP 1604-1605 TORRE 5 | 2026-04-08 | 5/6/2026 12:00:00 AM | 28 | 21 | 24.1 | 115 | PLACA | 22.7 | 3 | 114.762
B-19388 NATIVA | 191 | IND. PLACA 3000 PSI | PLACA P16 AP 1604-1605 TORRE 5 | 2026-04-08 | 5/6/2026 12:00:00 AM | 28 | 21 | 22 | 105 | PLACA | 22.7 | 3 | 104.762
B-19388 NATIVA | 191 | IND. PLACA 3000 PSI | PLACA P16 AP 1604-1605 TORRE 5 | 2026-04-08 | 5/6/2026 12:00:00 AM | 28 | 21 | 22 | 105 | PLACA | 22.7 | 3 | 104.762
B-19388 NATIVA | 191 | IND. PLACA 3000 PSI | PLACA P16 AP 1601-1612 + PASILLO Y ESC P14 EJE 2 TORRE 5 | 2026-04-09 | 5/7/2026 12:00:00 AM | 28 | 21 | 26.5 | 126 | PLACA | 27.133 | 3 | 126.19
B-19388 NATIVA | 191 | IND. PLACA 3000 PSI | PLACA P16 AP 1601-1612 + PASILLO Y ESC P14 EJE 2 TORRE 5 | 2026-04-09 | 5/7/2026 12:00:00 AM | 28 | 21 | 25.4 | 121 | PLACA | 27.133 | 3 | 120.952
B-19388 NATIVA | 191 | IND. PLACA 3000 PSI | PLACA P16 AP 1601-1612 + PASILLO Y ESC P14 EJE 2 TORRE 5 | 2026-04-09 | 5/7/2026 12:00:00 AM | 28 | 21 | 29.5 | 141 | PLACA | 27.133 | 3 | 140.476
B-19388 NATIVA | 191 | IND. PLACA 3000 PSI | PLACA P16 AP 1607-1606 TORRE 5 | 2026-04-10 | 5/8/2026 12:00:00 AM | 28 | 21 | 28 | 133 | PLACA | 27.967 | 3 | 133.333
B-19388 NATIVA | 191 | IND. PLACA 3000 PSI | PLACA P16 AP 1607-1606 TORRE 5 | 2026-04-10 | 5/8/2026 12:00:00 AM | 28 | 21 | 28.9 | 138 | PLACA | 27.967 | 3 | 137.619
B-19388 NATIVA | 191 | IND. PLACA 3000 PSI | PLACA P16 AP 1607-1606 TORRE 5 | 2026-04-10 | 5/8/2026 12:00:00 AM | 28 | 21 | 27 | 129 | PLACA | 27.967 | 3 | 128.571
B-19388 NATIVA | 191 | IND. PLACA 3000 PSI | PLACA PISO 21 APTOS 2102-2103 Y ESCALERA EJES (18-20) PISO 19 A 20 TORRE 4 | 2026-04-10 | 5/8/2026 12:00:00 AM | 28 | 21 | 27.3 | 130 | PLACA | 27.967 | 3 | 130
B-19388 NATIVA | 191 | IND. PLACA 3000 PSI | PLACA PISO 21 APTOS 2102-2103 Y ESCALERA EJES (18-20) PISO 19 A 20 TORRE 4 | 2026-04-10 | 5/8/2026 12:00:00 AM | 28 | 21 | 29.8 | 142 | PLACA | 27.967 | 3 | 141.905
B-19388 NATIVA | 191 | IND. PLACA 3000 PSI | PLACA PISO 21 APTOS 2102-2103 Y ESCALERA EJES (18-20) PISO 19 A 20 TORRE 4 | 2026-04-10 | 5/8/2026 12:00:00 AM | 28 | 21 | 26.8 | 128 | PLACA | 27.967 | 3 | 127.619
B-19388 NATIVA | 191 | IND. PLACA 3000 PSI | PLACA P16 AP 1611-1610 + PASILLO TORRE 5 | 2026-04-11 | 5/9/2026 12:00:00 AM | 28 | 21 | 21.4 | 102 | PLACA | 21.6 | 3 | 101.905
B-19388 NATIVA | 191 | IND. PLACA 3000 PSI | PLACA P16 AP 1611-1610 + PASILLO TORRE 5 | 2026-04-11 | 5/9/2026 12:00:00 AM | 28 | 21 | 21.3 | 101 | PLACA | 21.6 | 3 | 101.429
B-19388 NATIVA | 191 | IND. PLACA 3000 PSI | PLACA P16 AP 1611-1610 + PASILLO TORRE 5 | 2026-04-11 | 5/9/2026 12:00:00 AM | 28 | 21 | 22.1 | 105 | PLACA | 21.6 | 3 | 105.238
B-19388 NATIVA | 191 | IND. PLACA 3000 PSI | PLACA PISO 21 APTOS 2106-2107 TORRE 4 | 2026-04-11 | 5/9/2026 12:00:00 AM | 28 | 21 | 25.1 | 119 | PLACA | 24.333 | 3 | 119.524
B-19388 NATIVA | 191 | IND. PLACA 3000 PSI | PLACA PISO 21 APTOS 2106-2107 TORRE 4 | 2026-04-11 | 5/9/2026 12:00:00 AM | 28 | 21 | 27.5 | 131 | PLACA | 24.333 | 3 | 130.952
B-19388 NATIVA | 191 | IND. PLACA 3000 PSI | PLACA PISO 21 APTOS 2106-2107 TORRE 4 | 2026-04-11 | 5/9/2026 12:00:00 AM | 28 | 21 | 20.4 | 97 | PLACA | 24.333 | 3 | 97.143
B-19388 NATIVA | 191 | IND. PLACA 3000 PSI | PLACA P16 1508-1509 TORRE 5 | 2026-04-13 | 5/11/2026 12:00:00 AM | 28 | 21 | 25.3 | 120 | PLACA | 24.6 | 3 | 120.476
B-19388 NATIVA | 191 | IND. PLACA 3000 PSI | PLACA P16 1508-1509 TORRE 5 | 2026-04-13 | 5/11/2026 12:00:00 AM | 28 | 21 | 24.4 | 116 | PLACA | 24.6 | 3 | 116.19
B-19388 NATIVA | 191 | IND. PLACA 3000 PSI | PLACA P16 1508-1509 TORRE 5 | 2026-04-13 | 5/11/2026 12:00:00 AM | 28 | 21 | 24.1 | 115 | PLACA | 24.6 | 3 | 114.762
B-19388 NATIVA | 191 | IND. PLACA 3000 PSI | PLACA PISO 21 APTOS 2101-2112 TORRE 4 | 2026-04-13 | 5/11/2026 12:00:00 AM | 28 | 21 | 20.8 | 99 | PLACA | 23.4 | 3 | 99.048
B-19388 NATIVA | 191 | IND. PLACA 3000 PSI | PLACA PISO 21 APTOS 2101-2112 TORRE 4 | 2026-04-13 | 5/11/2026 12:00:00 AM | 28 | 21 | 26 | 124 | PLACA | 23.4 | 3 | 123.81
B-19388 NATIVA | 191 | IND. PLACA 3000 PSI | PLACA PISO 21 APTOS 2101-2112 TORRE 4 | 2026-04-13 | 5/11/2026 12:00:00 AM | 28 | 21 | 23.4 | 111 | PLACA | 23.4 | 3 | 111.429
B-19388 NATIVA | 191 | IND. PLACA 3000 PSI | PLACA P17 AP 1703 - 1702 + PASILLO + ESCALERA P15 EJE 23 T5 | 2026-04-14 | 5/12/2026 12:00:00 AM | 28 | 21 | 25 | 119 | PLACA | 23.3 | 3 | 119.048
B-19388 NATIVA | 191 | IND. PLACA 3000 PSI | PLACA P17 AP 1703 - 1702 + PASILLO + ESCALERA P15 EJE 23 T5 | 2026-04-14 | 5/12/2026 12:00:00 AM | 28 | 21 | 21.8 | 104 | PLACA | 23.3 | 3 | 103.81
B-19388 NATIVA | 191 | IND. PLACA 3000 PSI | PLACA P17 AP 1703 - 1702 + PASILLO + ESCALERA P15 EJE 23 T5 | 2026-04-14 | 5/12/2026 12:00:00 AM | 28 | 21 | 23.1 | 110 | PLACA | 23.3 | 3 | 110
B-19388 NATIVA | 191 | IND. PLACA 3000 PSI | PLACA PISO 21 APTOS 2108-2109 TORRE 4 | 2026-04-14 | 5/12/2026 12:00:00 AM | 28 | 21 | 27.1 | 129 | PLACA | 24.867 | 3 | 129.048
B-19388 NATIVA | 191 | IND. PLACA 3000 PSI | PLACA PISO 21 APTOS 2108-2109 TORRE 4 | 2026-04-14 | 5/12/2026 12:00:00 AM | 28 | 21 | 25.3 | 120 | PLACA | 24.867 | 3 | 120.476
B-19388 NATIVA | 191 | IND. PLACA 3000 PSI | PLACA PISO 21 APTOS 2108-2109 TORRE 4 | 2026-04-14 | 5/12/2026 12:00:00 AM | 28 | 21 | 22.2 | 106 | PLACA | 24.867 | 3 | 105.714
B-19388 NATIVA | 191 | IND. PLACA 3000 PSI | PLACA P17 AP 1704-1705 TORRE 5 | 2026-04-15 | 5/13/2026 12:00:00 AM | 28 | 21 | 24.4 | 116 | PLACA | 25.533 | 3 | 116.19
B-19388 NATIVA | 191 | IND. PLACA 3000 PSI | PLACA P17 AP 1704-1705 TORRE 5 | 2026-04-15 | 5/13/2026 12:00:00 AM | 28 | 21 | 27.2 | 130 | PLACA | 25.533 | 3 | 129.524
B-19388 NATIVA | 191 | IND. PLACA 3000 PSI | PLACA P17 AP 1704-1705 TORRE 5 | 2026-04-15 | 5/13/2026 12:00:00 AM | 28 | 21 | 25 | 119 | PLACA | 25.533 | 3 | 119.048
B-19388 NATIVA | 191 | IND. PLACA 3000 PSI | PLACA PISO 21 APTOS 2110-2111 Y ESCALERA EJES (2-4) PISO 20 A 21 TORRE 4 | 2026-04-15 | 5/13/2026 12:00:00 AM | 28 | 21 | 25 | 119 | PLACA | 24.967 | 3 | 119.048
B-19388 NATIVA | 191 | IND. PLACA 3000 PSI | PLACA PISO 21 APTOS 2110-2111 Y ESCALERA EJES (2-4) PISO 20 A 21 TORRE 4 | 2026-04-15 | 5/13/2026 12:00:00 AM | 28 | 21 | 24.7 | 117 | PLACA | 24.967 | 3 | 117.619
B-19388 NATIVA | 191 | IND. PLACA 3000 PSI | PLACA PISO 21 APTOS 2110-2111 Y ESCALERA EJES (2-4) PISO 20 A 21 TORRE 4 | 2026-04-15 | 5/13/2026 12:00:00 AM | 28 | 21 | 25.2 | 120 | PLACA | 24.967 | 3 | 120
B-19388 NATIVA | 191 | IND. PLACA 3000 PSI | PLACA PISO 22 APTOS 2204-2205 TORRE 4 | 2026-04-16 | 5/14/2026 12:00:00 AM | 28 | 21 | 23 | 110 | PLACA | 24.833 | 3 | 109.524
B-19388 NATIVA | 191 | IND. PLACA 3000 PSI | PLACA PISO 22 APTOS 2204-2205 TORRE 4 | 2026-04-16 | 5/14/2026 12:00:00 AM | 28 | 21 | 24.2 | 115 | PLACA | 24.833 | 3 | 115.238
B-19388 NATIVA | 191 | IND. PLACA 3000 PSI | PLACA PISO 22 APTOS 2204-2205 TORRE 4 | 2026-04-16 | 5/14/2026 12:00:00 AM | 28 | 21 | 27.3 | 130 | PLACA | 24.833 | 3 | 130
B-19388 NATIVA | 191 | IND. PLACA 3000 PSI | PLACA P17 1701-1712 +PASILLO Y ESCALERA EJE 2 PISO 15 TORRE 5 | 2026-04-16 | 5/14/2026 12:00:00 AM | 28 | 21 | 24.9 | 118 | PLACA | 23.433 | 3 | 118.571
B-19388 NATIVA | 191 | IND. PLACA 3000 PSI | PLACA P17 1701-1712 +PASILLO Y ESCALERA EJE 2 PISO 15 TORRE 5 | 2026-04-16 | 5/14/2026 12:00:00 AM | 28 | 21 | 23.5 | 112 | PLACA | 23.433 | 3 | 111.905
B-19388 NATIVA | 191 | IND. PLACA 3000 PSI | PLACA P17 1701-1712 +PASILLO Y ESCALERA EJE 2 PISO 15 TORRE 5 | 2026-04-16 | 5/14/2026 12:00:00 AM | 28 | 21 | 21.9 | 104 | PLACA | 23.433 | 3 | 104.286
B-19388 NATIVA | 191 | IND. PLACA 3000 PSI | PLACA PISO 22 APTOS 2202-2203 TORRE 4 | 2026-04-17 | 5/15/2026 12:00:00 AM | 28 | 21 | 20.5 | 98 | PLACA | 21.667 | 3 | 97.619
B-19388 NATIVA | 191 | IND. PLACA 3000 PSI | PLACA PISO 22 APTOS 2202-2203 TORRE 4 | 2026-04-17 | 5/15/2026 12:00:00 AM | 28 | 21 | 20.7 | 99 | PLACA | 21.667 | 3 | 98.571
B-19388 NATIVA | 191 | IND. PLACA 3000 PSI | PLACA PISO 22 APTOS 2202-2203 TORRE 4 | 2026-04-17 | 5/15/2026 12:00:00 AM | 28 | 21 | 23.8 | 113 | PLACA | 21.667 | 3 | 113.333
B-19388 NATIVA | 191 | IND. PLACA 3000 PSI | PLACA P17 AP 1707-1706 TORRE 5 | 2026-04-20 | 5/18/2026 12:00:00 AM | 28 | 21 | 13 | 62 | PLACA | 21.15 | 6 | 61.905
B-19388 NATIVA | 191 | IND. PLACA 3000 PSI | PLACA P17 AP 1707-1706 TORRE 5 | 2026-04-20 | 5/18/2026 12:00:00 AM | 28 | 21 | 22.4 | 107 | PLACA | 21.15 | 6 | 106.667
B-19388 NATIVA | 191 | IND. PLACA 3000 PSI | PLACA P17 AP 1707-1706 TORRE 5 | 2026-04-20 | 5/18/2026 12:00:00 AM | 28 | 21 | 19.3 | 92 | PLACA | 21.15 | 6 | 91.905
B-19388 NATIVA | 191 | IND. PLACA 3000 PSI | PLACA PISO 22 APTOS 2206-2207 Y ESCALERA EJES (18-20) PISO 20 A 21 TORRE 4 | 2026-04-20 | 5/18/2026 12:00:00 AM | 28 | 21 | 22.7 | 108 | PLACA | 21.867 | 3 | 108.095
B-19388 NATIVA | 191 | IND. PLACA 3000 PSI | PLACA PISO 22 APTOS 2206-2207 Y ESCALERA EJES (18-20) PISO 20 A 21 TORRE 4 | 2026-04-20 | 5/18/2026 12:00:00 AM | 28 | 21 | 20.3 | 97 | PLACA | 21.867 | 3 | 96.667
B-19388 NATIVA | 191 | IND. PLACA 3000 PSI | PLACA PISO 22 APTOS 2206-2207 Y ESCALERA EJES (18-20) PISO 20 A 21 TORRE 4 | 2026-04-20 | 5/18/2026 12:00:00 AM | 28 | 21 | 22.6 | 108 | PLACA | 21.867 | 3 | 107.619
B-19388 NATIVA | 191 | IND. PLACA 3000 PSI | PLACA PISO 22 APTOS 2201-2212 TORRE 4 | 2026-04-21 | 5/19/2026 12:00:00 AM | 28 | 21 | 27.2 | 130 | PLACA | 31.233 | 3 | 129.524
B-19388 NATIVA | 191 | IND. PLACA 3000 PSI | PLACA PISO 22 APTOS 2201-2212 TORRE 4 | 2026-04-21 | 5/19/2026 12:00:00 AM | 28 | 21 | 26.5 | 126 | PLACA | 31.233 | 3 | 126.19
B-19388 NATIVA | 191 | IND. PLACA 3000 PSI | PLACA PISO 22 APTOS 2201-2212 TORRE 4 | 2026-04-21 | 5/19/2026 12:00:00 AM | 28 | 21 | 40 | 190 | PLACA | 31.233 | 3 | 190.476
B-19388 NATIVA | 191 | IND. PLACA 3000 PSI | PLACA P17 AP 1711-1710 + PASILLO y ESCALERA P16 EJE 23 | 2026-04-21 | 5/19/2026 12:00:00 AM | 28 | 21 | 24.9 | 119 | PLACA | 25.267 | 3 | 118.571
B-19388 NATIVA | 191 | IND. PLACA 3000 PSI | PLACA P17 AP 1711-1710 + PASILLO y ESCALERA P16 EJE 23 | 2026-04-21 | 5/19/2026 12:00:00 AM | 28 | 21 | 24.7 | 118 | PLACA | 25.267 | 3 | 117.619
B-19388 NATIVA | 191 | IND. PLACA 3000 PSI | PLACA P17 AP 1711-1710 + PASILLO y ESCALERA P16 EJE 23 | 2026-04-21 | 5/19/2026 12:00:00 AM | 28 | 21 | 26.2 | 125 | PLACA | 25.267 | 3 | 124.762
B-19388 NATIVA | 191 | IND. PLACA 3000 PSI | PLACA PISO 22 APTOS 2208-2209 TORRE 4 | 2026-04-22 | 5/20/2026 12:00:00 AM | 28 | 21 | 25.3 | 121 | PLACA | 25.167 | 3 | 120.476
B-19388 NATIVA | 191 | IND. PLACA 3000 PSI | PLACA PISO 22 APTOS 2208-2209 TORRE 4 | 2026-04-22 | 5/20/2026 12:00:00 AM | 28 | 21 | 24.1 | 115 | PLACA | 25.167 | 3 | 114.762
B-19388 NATIVA | 191 | IND. PLACA 3000 PSI | PLACA PISO 22 APTOS 2208-2209 TORRE 4 | 2026-04-22 | 5/20/2026 12:00:00 AM | 28 | 21 | 26.1 | 124 | PLACA | 25.167 | 3 | 124.286
B-19388 NATIVA | 191 | IND. PLACA 3000 PSI | ESCALERA P 16EJE 2 PLACA P18 AP 1802-1803 TORRE 5 | 2026-04-23 | 5/21/2026 12:00:00 AM | 28 | 21 | 27.3 | 130 | PLACA | 25.4 | 3 | 130
B-19388 NATIVA | 191 | IND. PLACA 3000 PSI | ESCALERA P 16EJE 2 PLACA P18 AP 1802-1803 TORRE 5 | 2026-04-23 | 5/21/2026 12:00:00 AM | 28 | 21 | 23.3 | 111 | PLACA | 25.4 | 3 | 110.952
B-19388 NATIVA | 191 | IND. PLACA 3000 PSI | ESCALERA P 16EJE 2 PLACA P18 AP 1802-1803 TORRE 5 | 2026-04-23 | 5/21/2026 12:00:00 AM | 28 | 21 | 25.6 | 122 | PLACA | 25.4 | 3 | 121.905
B-19388 NATIVA | 191 | IND. PLACA 3000 PSI | PLACA PISO 22 APTOS 2210-2211 Y ESCALERA EJES (2-4) PISO 21 A 22 TORRE 4 | 2026-04-23 | 5/21/2026 12:00:00 AM | 28 | 21 | 28.6 | 136 | PLACA | 28.333 | 3 | 136.19
B-19388 NATIVA | 191 | IND. PLACA 3000 PSI | PLACA PISO 22 APTOS 2210-2211 Y ESCALERA EJES (2-4) PISO 21 A 22 TORRE 4 | 2026-04-23 | 5/21/2026 12:00:00 AM | 28 | 21 | 27.5 | 131 | PLACA | 28.333 | 3 | 130.952
B-19388 NATIVA | 191 | IND. PLACA 3000 PSI | PLACA PISO 22 APTOS 2210-2211 Y ESCALERA EJES (2-4) PISO 21 A 22 TORRE 4 | 2026-04-23 | 5/21/2026 12:00:00 AM | 28 | 21 | 28.9 | 138 | PLACA | 28.333 | 3 | 137.619
B-19388 NATIVA | 191 | IND. PLACA 3000 PSI | PLACA P18 AP 1804-1805 TORRE 5 | 2026-04-24 | 5/22/2026 12:00:00 AM | 28 | 21 | 22.2 | 106 | PLACA | 25.2 | 3 | 105.714
B-19388 NATIVA | 191 | IND. PLACA 3000 PSI | PLACA P18 AP 1804-1805 TORRE 5 | 2026-04-24 | 5/22/2026 12:00:00 AM | 28 | 21 | 27.2 | 129 | PLACA | 25.2 | 3 | 129.524
B-19388 NATIVA | 191 | IND. PLACA 3000 PSI | PLACA P18 AP 1804-1805 TORRE 5 | 2026-04-24 | 5/22/2026 12:00:00 AM | 28 | 21 | 26.2 | 125 | PLACA | 25.2 | 3 | 124.762
B-19388 NATIVA | 191 | IND. PLACA 3000 PSI | PLACA PISO 23 APTOS 2304-2305 TORRE 4 | 2026-04-24 | 5/22/2026 12:00:00 AM | 28 | 21 | 20.7 | 99 | PLACA | 21.3 | 3 | 98.571
B-19388 NATIVA | 191 | IND. PLACA 3000 PSI | PLACA PISO 23 APTOS 2304-2305 TORRE 4 | 2026-04-24 | 5/22/2026 12:00:00 AM | 28 | 21 | 22.3 | 106 | PLACA | 21.3 | 3 | 106.19
B-19388 NATIVA | 191 | IND. PLACA 3000 PSI | PLACA PISO 23 APTOS 2304-2305 TORRE 4 | 2026-04-24 | 5/22/2026 12:00:00 AM | 28 | 21 | 20.9 | 100 | PLACA | 21.3 | 3 | 99.524
B-19388 NATIVA | 191 | IND. PLACA 3000 PSI | PLACA PISO 23 APTOS 2302-2303 TORRE 4 | 2026-04-25 | 5/23/2026 12:00:00 AM | 28 | 21 | 22.8 | 109 | PLACA | 23 | 3 | 108.571
B-19388 NATIVA | 191 | IND. PLACA 3000 PSI | PLACA PISO 23 APTOS 2302-2303 TORRE 4 | 2026-04-25 | 5/23/2026 12:00:00 AM | 28 | 21 | 23.3 | 111 | PLACA | 23 | 3 | 110.952
B-19388 NATIVA | 191 | IND. PLACA 3000 PSI | PLACA PISO 23 APTOS 2302-2303 TORRE 4 | 2026-04-25 | 5/23/2026 12:00:00 AM | 28 | 21 | 22.9 | 109 | PLACA | 23 | 3 | 109.048
B-19388 NATIVA | 191 | IND. PLACA 3000 PSI | PLACA PISO 23 APTOS 2306-2307 Y ESCALERA EJES (18-20) PISO 21 A 22 TORRE 4 | 2026-04-27 | 5/25/2026 12:00:00 AM | 28 | 21 | 25.3 | 120 | PLACA | 24.867 | 3 | 120.476
B-19388 NATIVA | 191 | IND. PLACA 3000 PSI | PLACA PISO 23 APTOS 2306-2307 Y ESCALERA EJES (18-20) PISO 21 A 22 TORRE 4 | 2026-04-27 | 5/25/2026 12:00:00 AM | 28 | 21 | 25.3 | 120 | PLACA | 24.867 | 3 | 120.476
B-19388 NATIVA | 191 | IND. PLACA 3000 PSI | PLACA PISO 23 APTOS 2306-2307 Y ESCALERA EJES (18-20) PISO 21 A 22 TORRE 4 | 2026-04-27 | 5/25/2026 12:00:00 AM | 28 | 21 | 24 | 114 | PLACA | 24.867 | 3 | 114.286
B-19388 NATIVA | 191 | IND. PLACA 3000 PSI | PLACA P17 AP 1707-1706 TORRE 5 | 2026-04-27 | 5/25/2026 12:00:00 AM | 28 | 21 | 22.9 | 109 | PLACA | 21.15 | 6 | 109.048
B-19388 NATIVA | 191 | IND. PLACA 3000 PSI | PLACA P17 AP 1707-1706 TORRE 5 | 2026-04-27 | 5/25/2026 12:00:00 AM | 28 | 21 | 24.5 | 117 | PLACA | 21.15 | 6 | 116.667
B-19388 NATIVA | 191 | IND. PLACA 3000 PSI | PLACA P17 AP 1707-1706 TORRE 5 | 2026-04-27 | 5/25/2026 12:00:00 AM | 28 | 21 | 24.8 | 118 | PLACA | 21.15 | 6 | 118.095
B-19388 NATIVA | 191 | IND. PLACA 3000 PSI | PLACA P18 1801-1812 +PASILLO TORRE 5 | 2026-04-25 | 5/23/2026 12:00:00 AM | 28 | 21 | 24.7 | 118 | PLACA | 25.4 | 3 | 117.619
B-19388 NATIVA | 191 | IND. PLACA 3000 PSI | PLACA P18 1801-1812 +PASILLO TORRE 5 | 2026-04-25 | 5/23/2026 12:00:00 AM | 28 | 21 | 24.8 | 118 | PLACA | 25.4 | 3 | 118.095
B-19388 NATIVA | 191 | IND. PLACA 3000 PSI | PLACA P18 1801-1812 +PASILLO TORRE 5 | 2026-04-25 | 5/23/2026 12:00:00 AM | 28 | 21 | 26.7 | 127 | PLACA | 25.4 | 3 | 127.143
B-19388 NATIVA | 191 | IND. PLACA 3000 PSI | PLACA P18 AP 1811-1810 + PASILLO + ESC P17 EJE 23 | 2026-04-28 | 5/26/2026 12:00:00 AM | 28 | 21 | 26.3 | 125 | PLACA | 24.933 | 3 | 125.238
B-19388 NATIVA | 191 | IND. PLACA 3000 PSI | PLACA P18 AP 1811-1810 + PASILLO + ESC P17 EJE 23 | 2026-04-28 | 5/26/2026 12:00:00 AM | 28 | 21 | 26.5 | 126 | PLACA | 24.933 | 3 | 126.19
B-19388 NATIVA | 191 | IND. PLACA 3000 PSI | PLACA P18 AP 1811-1810 + PASILLO + ESC P17 EJE 23 | 2026-04-28 | 5/26/2026 12:00:00 AM | 28 | 21 | 22 | 105 | PLACA | 24.933 | 3 | 104.762
B-19388 NATIVA | 191 | IND. PLACA 3000 PSI | PLACA PISO 23 APTOS 2301-2312 TORRE 4 | 2026-04-28 | 5/26/2026 12:00:00 AM | 28 | 21 | 27 | 129 | PLACA | 27.6 | 3 | 128.571
B-19388 NATIVA | 191 | IND. PLACA 3000 PSI | PLACA PISO 23 APTOS 2301-2312 TORRE 4 | 2026-04-28 | 5/26/2026 12:00:00 AM | 28 | 21 | 28.5 | 136 | PLACA | 27.6 | 3 | 135.714
B-19388 NATIVA | 191 | IND. PLACA 3000 PSI | PLACA PISO 23 APTOS 2301-2312 TORRE 4 | 2026-04-28 | 5/26/2026 12:00:00 AM | 28 | 21 | 27.3 | 130 | PLACA | 27.6 | 3 | 130
B-19388 NATIVA | 191 | IND. PLACA 3000 PSI | PLACA P17 1808-1809 TORRE 5 | 2026-04-29 | 5/27/2026 12:00:00 AM | 28 | 21 | 21.4 | 102 | PLACA | 22.133 | 3 | 101.905
B-19388 NATIVA | 191 | IND. PLACA 3000 PSI | PLACA P17 1808-1809 TORRE 5 | 2026-04-29 | 5/27/2026 12:00:00 AM | 28 | 21 | 22.7 | 108 | PLACA | 22.133 | 3 | 108.095
B-19388 NATIVA | 191 | IND. PLACA 3000 PSI | PLACA P17 1808-1809 TORRE 5 | 2026-04-29 | 5/27/2026 12:00:00 AM | 28 | 21 | 22.3 | 106 | PLACA | 22.133 | 3 | 106.19
B-19388 NATIVA | 191 | IND. PLACA 3000 PSI | PLACA PISO 23 APTOS 2308-2309 TORRE 4 | 2026-04-29 | 5/27/2026 12:00:00 AM | 28 | 21 | 24.8 | 118 | PLACA | 24.167 | 3 | 118.095
B-19388 NATIVA | 191 | IND. PLACA 3000 PSI | PLACA PISO 23 APTOS 2308-2309 TORRE 4 | 2026-04-29 | 5/27/2026 12:00:00 AM | 28 | 21 | 23.6 | 112 | PLACA | 24.167 | 3 | 112.381
B-19388 NATIVA | 191 | IND. PLACA 3000 PSI | PLACA PISO 23 APTOS 2308-2309 TORRE 4 | 2026-04-29 | 5/27/2026 12:00:00 AM | 28 | 21 | 24.1 | 115 | PLACA | 24.167 | 3 | 114.762
B-19388 NATIVA | 191 | IND. PLACA 3000 PSI | PLACA P17 1708-1709 TORRE 5 | 2026-04-22 | 5/20/2026 12:00:00 AM | 28 | 21 | 25.2 | 120 | PLACA | 25.033 | 3 | 120
B-19388 NATIVA | 191 | IND. PLACA 3000 PSI | PLACA P17 1708-1709 TORRE 5 | 2026-04-22 | 5/20/2026 12:00:00 AM | 28 | 21 | 26.1 | 124 | PLACA | 25.033 | 3 | 124.286
B-19388 NATIVA | 191 | IND. PLACA 3000 PSI | PLACA P17 1708-1709 TORRE 5 | 2026-04-22 | 5/20/2026 12:00:00 AM | 28 | 21 | 23.8 | 113 | PLACA | 25.033 | 3 | 113.333
B-19388 NATIVA | 191 | IND. PLACA 3000 PSI | PLACA PISO 24 APTOS 2404-2405 TORRE 4 | 2026-05-04 | 6/1/2026 12:00:00 AM | 28 | 21 | 21.2 | 101 | PLACA | 21.467 | 3 | 100.952
B-19388 NATIVA | 191 | IND. PLACA 3000 PSI | PLACA PISO 24 APTOS 2404-2405 TORRE 4 | 2026-05-04 | 6/1/2026 12:00:00 AM | 28 | 21 | 21 | 100 | PLACA | 21.467 | 3 | 100
B-19388 NATIVA | 191 | IND. PLACA 3000 PSI | PLACA PISO 24 APTOS 2404-2405 TORRE 4 | 2026-05-04 | 6/1/2026 12:00:00 AM | 28 | 21 | 22.2 | 106 | PLACA | 21.467 | 3 | 105.714
B-19388 NATIVA | 191 | IND. PLACA 3000 PSI | PLACA P19 AP 1904-1905 TORRE 5 | 2026-05-04 | 6/1/2026 12:00:00 AM | 28 | 21 | 23.4 | 111 | PLACA | 22.5 | 3 | 111.429
B-19388 NATIVA | 191 | IND. PLACA 3000 PSI | PLACA P19 AP 1904-1905 TORRE 5 | 2026-05-04 | 6/1/2026 12:00:00 AM | 28 | 21 | 21.6 | 103 | PLACA | 22.5 | 3 | 102.857
B-19388 NATIVA | 191 | IND. PLACA 3000 PSI | PLACA P19 AP 1904-1905 TORRE 5 | 2026-05-04 | 6/1/2026 12:00:00 AM | 28 | 21 | 22.5 | 107 | PLACA | 22.5 | 3 | 107.143
B-19388 NATIVA | 191 | IND. PLACA 3000 PSI | PLACA PISO 24 APTOS 2402-2403 Y ESCALERA EJES (18-20) PISO 22 A 23 TORRE 4 | 2026-05-05 | 6/2/2026 12:00:00 AM | 28 | 21 | 22 | 105 | PLACA | 21.2 | 3 | 104.762
B-19388 NATIVA | 191 | IND. PLACA 3000 PSI | PLACA PISO 24 APTOS 2402-2403 Y ESCALERA EJES (18-20) PISO 22 A 23 TORRE 4 | 2026-05-05 | 6/2/2026 12:00:00 AM | 28 | 21 | 20.4 | 97 | PLACA | 21.2 | 3 | 97.143
B-19388 NATIVA | 191 | IND. PLACA 3000 PSI | PLACA PISO 24 APTOS 2402-2403 Y ESCALERA EJES (18-20) PISO 22 A 23 TORRE 4 | 2026-05-05 | 6/2/2026 12:00:00 AM | 28 | 21 | 21.2 | 101 | PLACA | 21.2 | 3 | 100.952
B-19388 NATIVA | 191 | IND. PLACA 3000 PSI | PLACA P19 1901-1912 +PASILLO Y ESCALERA PISO 18 EJE 2 T5 | 2026-05-05 | 6/2/2026 12:00:00 AM | 28 | 21 | 23.8 | 113 | PLACA | 25.6 | 3 | 113.333
B-19388 NATIVA | 191 | IND. PLACA 3000 PSI | PLACA P19 1901-1912 +PASILLO Y ESCALERA PISO 18 EJE 2 T5 | 2026-05-05 | 6/2/2026 12:00:00 AM | 28 | 21 | 26.6 | 127 | PLACA | 25.6 | 3 | 126.667
B-19388 NATIVA | 191 | IND. PLACA 3000 PSI | PLACA P19 1901-1912 +PASILLO Y ESCALERA PISO 18 EJE 2 T5 | 2026-05-05 | 6/2/2026 12:00:00 AM | 28 | 21 | 26.4 | 126 | PLACA | 25.6 | 3 | 125.714
B-19388 NATIVA | 191 | IND. PLACA 3000 PSI | PLACA PISO 24 APTOS 2406-2407 TORRE 4 | 2026-05-06 | 6/3/2026 12:00:00 AM | 28 | 21 | 41.2 | 196 | PLACA | 38.933 | 3 | 196.19
B-19388 NATIVA | 191 | IND. PLACA 3000 PSI | PLACA PISO 24 APTOS 2406-2407 TORRE 4 | 2026-05-06 | 6/3/2026 12:00:00 AM | 28 | 21 | 36.1 | 172 | PLACA | 38.933 | 3 | 171.905
B-19388 NATIVA | 191 | IND. PLACA 3000 PSI | PLACA PISO 24 APTOS 2406-2407 TORRE 4 | 2026-05-06 | 6/3/2026 12:00:00 AM | 28 | 21 | 39.5 | 188 | PLACA | 38.933 | 3 | 188.095
B-19388 NATIVA | 191 | IND. PLACA 3000 PSI | PLACA PISO 24 APTOS 2401-2412 TORRE 4 | 2026-05-07 | 6/4/2026 12:00:00 AM | 28 | 21 | 26.7 | 127 | PLACA | 26.7 | 3 | 127.143
B-19388 NATIVA | 191 | IND. PLACA 3000 PSI | PLACA PISO 24 APTOS 2401-2412 TORRE 4 | 2026-05-07 | 6/4/2026 12:00:00 AM | 28 | 21 | 27.2 | 130 | PLACA | 26.7 | 3 | 129.524
B-19388 NATIVA | 191 | IND. PLACA 3000 PSI | PLACA PISO 24 APTOS 2401-2412 TORRE 4 | 2026-05-07 | 6/4/2026 12:00:00 AM | 28 | 21 | 26.2 | 125 | PLACA | 26.7 | 3 | 124.762
B-19388 NATIVA | 191 | IND. PLACA 3000 PSI | PLACA P19 AP 1907-1906 TORRE 5 | 2026-05-07 | 6/4/2026 12:00:00 AM | 28 | 21 | 24.4 | 116 | PLACA | 25.3 | 3 | 116.19
B-19388 NATIVA | 191 | IND. PLACA 3000 PSI | PLACA P19 AP 1907-1906 TORRE 5 | 2026-05-07 | 6/4/2026 12:00:00 AM | 28 | 21 | 26.2 | 125 | PLACA | 25.3 | 3 | 124.762
B-19388 NATIVA | 191 | IND. PLACA 3000 PSI | PLACA P19 AP 1907-1906 TORRE 5 | 2026-05-07 | 6/4/2026 12:00:00 AM | 28 | 21 | 25.3 | 121 | PLACA | 25.3 | 3 | 120.476
B-19388 NATIVA | 191 | IND. PLACA 3000 PSI | PLACA PISO 24 APTOS 2408-2409 TORRE 4 | 2026-05-08 | 6/5/2026 12:00:00 AM | 28 | 21 | 21.7 | 103 | PLACA | 22.6 | 3 | 103.333
B-19388 NATIVA | 191 | IND. PLACA 3000 PSI | PLACA PISO 24 APTOS 2408-2409 TORRE 4 | 2026-05-08 | 6/5/2026 12:00:00 AM | 28 | 21 | 23.6 | 112 | PLACA | 22.6 | 3 | 112.381
B-19388 NATIVA | 191 | IND. PLACA 3000 PSI | PLACA PISO 24 APTOS 2408-2409 TORRE 4 | 2026-05-08 | 6/5/2026 12:00:00 AM | 28 | 21 | 22.5 | 107 | PLACA | 22.6 | 3 | 107.143
B-19388 NATIVA | 191 | IND. PLACA 3000 PSI | PLACA P19 AP 1911-1910 + PASILLO Y ESCALERA P18 EJE 23 TORRE 5 | 2026-05-08 | 6/5/2026 12:00:00 AM | 28 | 21 | 26.2 | 125 | PLACA | 26.067 | 3 | 124.762
B-19388 NATIVA | 191 | IND. PLACA 3000 PSI | PLACA P19 AP 1911-1910 + PASILLO Y ESCALERA P18 EJE 23 TORRE 5 | 2026-05-08 | 6/5/2026 12:00:00 AM | 28 | 21 | 25.2 | 120 | PLACA | 26.067 | 3 | 120
B-19388 NATIVA | 191 | IND. PLACA 3000 PSI | PLACA P19 AP 1911-1910 + PASILLO Y ESCALERA P18 EJE 23 TORRE 5 | 2026-05-08 | 6/5/2026 12:00:00 AM | 28 | 21 | 26.8 | 127 | PLACA | 26.067 | 3 | 127.619
B-19388 NATIVA | 191 | IND. PLACA 3000 PSI | PLACA P19 1908-1909 TORRE 5 | 2026-05-09 | 6/6/2026 12:00:00 AM | 28 | 21 | 26.7 | 127 | PLACA | 26.667 | 3 | 127.143
B-19388 NATIVA | 191 | IND. PLACA 3000 PSI | PLACA P19 1908-1909 TORRE 5 | 2026-05-09 | 6/6/2026 12:00:00 AM | 28 | 21 | 25.9 | 124 | PLACA | 26.667 | 3 | 123.333
B-19388 NATIVA | 191 | IND. PLACA 3000 PSI | PLACA P19 1908-1909 TORRE 5 | 2026-05-09 | 6/6/2026 12:00:00 AM | 28 | 21 | 27.4 | 130 | PLACA | 26.667 | 3 | 130.476
B-19388 NATIVA | 191 | IND. PLACA 3000 PSI | PLACA PISO 24 APTOS 2410-2411 Y ESCALERA EJES (2-4) PISO 23 A 24 TORRE 4 | 2026-05-09 | 6/6/2026 12:00:00 AM | 28 | 21 | 24.8 | 118 | PLACA | 25 | 3 | 118.095
B-19388 NATIVA | 191 | IND. PLACA 3000 PSI | PLACA PISO 24 APTOS 2410-2411 Y ESCALERA EJES (2-4) PISO 23 A 24 TORRE 4 | 2026-05-09 | 6/6/2026 12:00:00 AM | 28 | 21 | 25.2 | 120 | PLACA | 25 | 3 | 120
B-19388 NATIVA | 191 | IND. PLACA 3000 PSI | PLACA PISO 24 APTOS 2410-2411 Y ESCALERA EJES (2-4) PISO 23 A 24 TORRE 4 | 2026-05-09 | 6/6/2026 12:00:00 AM | 28 | 21 | 25 | 119 | PLACA | 25 | 3 | 119.048
B-19388 NATIVA | 191 | IND. PLACA 3000 PSI | PLACA PISO 25 APTOS 2504-2505 TORRE 4 | 2026-05-11 | 6/8/2026 12:00:00 AM | 28 | 21 | 25.8 | 123 | PLACA | 26.633 | 3 | 122.857
B-19388 NATIVA | 191 | IND. PLACA 3000 PSI | PLACA PISO 25 APTOS 2504-2505 TORRE 4 | 2026-05-11 | 6/8/2026 12:00:00 AM | 28 | 21 | 27.7 | 132 | PLACA | 26.633 | 3 | 131.905
B-19388 NATIVA | 191 | IND. PLACA 3000 PSI | PLACA PISO 25 APTOS 2504-2505 TORRE 4 | 2026-05-11 | 6/8/2026 12:00:00 AM | 28 | 21 | 26.4 | 126 | PLACA | 26.633 | 3 | 125.714
B-19388 NATIVA | 191 | IND. PLACA 3000 PSI | PLACA P20 AP 2003 - 2002 + PASILLO | 2026-05-11 | 6/8/2026 12:00:00 AM | 28 | 21 | 20.7 | 99 | PLACA | 21.5 | 3 | 98.571
B-19388 NATIVA | 191 | IND. PLACA 3000 PSI | PLACA P20 AP 2003 - 2002 + PASILLO | 2026-05-11 | 6/8/2026 12:00:00 AM | 28 | 21 | 20.8 | 99 | PLACA | 21.5 | 3 | 99.048
B-19388 NATIVA | 191 | IND. PLACA 3000 PSI | PLACA P20 AP 2003 - 2002 + PASILLO | 2026-05-11 | 6/8/2026 12:00:00 AM | 28 | 21 | 23 | 109 | PLACA | 21.5 | 3 | 109.524
B-19388 NATIVA | 191 | IND. PLACA 3000 PSI | PLACA P20 AP 2004-2005 + ESCALERA P19 EJE 2 T5 | 2026-05-12 | 6/9/2026 12:00:00 AM | 28 | 21 | 25 | 119 | PLACA | 23.767 | 3 | 119.048
B-19388 NATIVA | 191 | IND. PLACA 3000 PSI | PLACA P20 AP 2004-2005 + ESCALERA P19 EJE 2 T5 | 2026-05-12 | 6/9/2026 12:00:00 AM | 28 | 21 | 22.1 | 105 | PLACA | 23.767 | 3 | 105.238
B-19388 NATIVA | 191 | IND. PLACA 3000 PSI | PLACA P20 AP 2004-2005 + ESCALERA P19 EJE 2 T5 | 2026-05-12 | 6/9/2026 12:00:00 AM | 28 | 21 | 24.2 | 115 | PLACA | 23.767 | 3 | 115.238
B-19388 NATIVA | 191 | IND. PLACA 3000 PSI | PLACA PISO 25 APTOS 2502-2503 TORRE 4 | 2026-05-12 | 6/9/2026 12:00:00 AM | 28 | 21 | 23 | 109 | PLACA | 24.067 | 3 | 109.524
B-19388 NATIVA | 191 | IND. PLACA 3000 PSI | PLACA PISO 25 APTOS 2502-2503 TORRE 4 | 2026-05-12 | 6/9/2026 12:00:00 AM | 28 | 21 | 24.6 | 117 | PLACA | 24.067 | 3 | 117.143
B-19388 NATIVA | 191 | IND. PLACA 3000 PSI | PLACA PISO 25 APTOS 2502-2503 TORRE 4 | 2026-05-12 | 6/9/2026 12:00:00 AM | 28 | 21 | 24.6 | 117 | PLACA | 24.067 | 3 | 117.143
B-19388 NATIVA | 191 | IND. PLACA 3000 PSI | PLACA PISO 25 APTOS 2506-2507 Y ESCALERA EJES (18-20) PISO 23 A 24 TORRE 4 | 2026-05-13 | 6/10/2026 12:00:00 AM | 28 | 21 | 23.1 | 110 | PLACA | 24.1 | 3 | 110
B-19388 NATIVA | 191 | IND. PLACA 3000 PSI | PLACA PISO 25 APTOS 2506-2507 Y ESCALERA EJES (18-20) PISO 23 A 24 TORRE 4 | 2026-05-13 | 6/10/2026 12:00:00 AM | 28 | 21 | 24.9 | 118 | PLACA | 24.1 | 3 | 118.571
B-19388 NATIVA | 191 | IND. PLACA 3000 PSI | PLACA PISO 25 APTOS 2506-2507 Y ESCALERA EJES (18-20) PISO 23 A 24 TORRE 4 | 2026-05-13 | 6/10/2026 12:00:00 AM | 28 | 21 | 24.3 | 116 | PLACA | 24.1 | 3 | 115.714
B-19388 NATIVA | 191 | IND. PLACA 3000 PSI | PLACA P20 2001-2012 +PASILLO TORRE 5 | 2026-05-13 | 6/10/2026 12:00:00 AM | 28 | 21 | 24.5 | 117 | PLACA | 24.667 | 3 | 116.667
B-19388 NATIVA | 191 | IND. PLACA 3000 PSI | PLACA P20 2001-2012 +PASILLO TORRE 5 | 2026-05-13 | 6/10/2026 12:00:00 AM | 28 | 21 | 22 | 105 | PLACA | 24.667 | 3 | 104.762
B-19388 NATIVA | 191 | IND. PLACA 3000 PSI | PLACA P20 2001-2012 +PASILLO TORRE 5 | 2026-05-13 | 6/10/2026 12:00:00 AM | 28 | 21 | 27.5 | 131 | PLACA | 24.667 | 3 | 130.952
B-19388 NATIVA | 191 | IND. PLACA 3000 PSI | PLACA P20 AP 2007-2006 TORRE5 | 2026-05-14 | 6/11/2026 12:00:00 AM | 28 | 21 | 25.5 | 121 | PLACA | 25.067 | 3 | 121.429
B-19388 NATIVA | 191 | IND. PLACA 3000 PSI | PLACA P20 AP 2007-2006 TORRE5 | 2026-05-14 | 6/11/2026 12:00:00 AM | 28 | 21 | 25.2 | 120 | PLACA | 25.067 | 3 | 120
B-19388 NATIVA | 191 | IND. PLACA 3000 PSI | PLACA P20 AP 2007-2006 TORRE5 | 2026-05-14 | 6/11/2026 12:00:00 AM | 28 | 21 | 24.5 | 117 | PLACA | 25.067 | 3 | 116.667
B-19388 NATIVA | 191 | IND. PLACA 3000 PSI | PLACA PISO 25 APTOS 2501-2512 TORRE 4 | 2026-05-14 | 6/11/2026 12:00:00 AM | 28 | 21 | 30.2 | 144 | PLACA | 30.333 | 3 | 143.81
B-19388 NATIVA | 191 | IND. PLACA 3000 PSI | PLACA PISO 25 APTOS 2501-2512 TORRE 4 | 2026-05-14 | 6/11/2026 12:00:00 AM | 28 | 21 | 29 | 138 | PLACA | 30.333 | 3 | 138.095
B-19388 NATIVA | 191 | IND. PLACA 3000 PSI | PLACA PISO 25 APTOS 2501-2512 TORRE 4 | 2026-05-14 | 6/11/2026 12:00:00 AM | 28 | 21 | 31.8 | 152 | PLACA | 30.333 | 3 | 151.429
B-19388 NATIVA | 191 | IND. PLACA 3000 PSI | PLACA P20 AP 2011-2010 + PASILLO TORRE 5 | 2026-05-15 | 6/12/2026 12:00:00 AM | 28 | 21 | 23.1 | 110 | PLACA | 22.933 | 3 | 110
B-19388 NATIVA | 191 | IND. PLACA 3000 PSI | PLACA P20 AP 2011-2010 + PASILLO TORRE 5 | 2026-05-15 | 6/12/2026 12:00:00 AM | 28 | 21 | 22.6 | 108 | PLACA | 22.933 | 3 | 107.619
B-19388 NATIVA | 191 | IND. PLACA 3000 PSI | PLACA P20 AP 2011-2010 + PASILLO TORRE 5 | 2026-05-15 | 6/12/2026 12:00:00 AM | 28 | 21 | 23.1 | 110 | PLACA | 22.933 | 3 | 110
B-19388 NATIVA | 191 | IND. PLACA 3000 PSI | PLACA PISO 25 APTOS 2508-2509 TORRE 4 | 2026-05-15 | 6/12/2026 12:00:00 AM | 28 | 21 | 25.6 | 122 | PLACA | 25 | 3 | 121.905
B-19388 NATIVA | 191 | IND. PLACA 3000 PSI | PLACA PISO 25 APTOS 2508-2509 TORRE 4 | 2026-05-15 | 6/12/2026 12:00:00 AM | 28 | 21 | 24.8 | 118 | PLACA | 25 | 3 | 118.095
B-19388 NATIVA | 191 | IND. PLACA 3000 PSI | PLACA PISO 25 APTOS 2508-2509 TORRE 4 | 2026-05-15 | 6/12/2026 12:00:00 AM | 28 | 21 | 24.6 | 117 | PLACA | 25 | 3 | 117.143
B-19388 NATIVA | 191 | IND. PLACA 3000 PSI | PLACA P20 2008-2009 TORRE 5 | 2026-05-16 | 6/13/2026 12:00:00 AM | 28 | 21 | 22.6 | 108 | PLACA | 21.5 | 3 | 107.619
B-19388 NATIVA | 191 | IND. PLACA 3000 PSI | PLACA P20 2008-2009 TORRE 5 | 2026-05-16 | 6/13/2026 12:00:00 AM | 28 | 21 | 21.3 | 101 | PLACA | 21.5 | 3 | 101.429
B-19388 NATIVA | 191 | IND. PLACA 3000 PSI | PLACA P20 2008-2009 TORRE 5 | 2026-05-16 | 6/13/2026 12:00:00 AM | 28 | 21 | 20.6 | 98 | PLACA | 21.5 | 3 | 98.095
B-19388 NATIVA | 191 | IND. PLACA 3000 PSI | PLACA PISO 25 APTOS 2510-2511 Y ESCALERA EJES (2-4) PISO 24 A 25 TORRE 4 | 2026-05-16 | 6/13/2026 12:00:00 AM | 28 | 21 | 25.5 | 121 | PLACA | 25.433 | 3 | 121.429
B-19388 NATIVA | 191 | IND. PLACA 3000 PSI | PLACA PISO 25 APTOS 2510-2511 Y ESCALERA EJES (2-4) PISO 24 A 25 TORRE 4 | 2026-05-16 | 6/13/2026 12:00:00 AM | 28 | 21 | 25.9 | 123 | PLACA | 25.433 | 3 | 123.333
B-19388 NATIVA | 191 | IND. PLACA 3000 PSI | PLACA PISO 25 APTOS 2510-2511 Y ESCALERA EJES (2-4) PISO 24 A 25 TORRE 4 | 2026-05-16 | 6/13/2026 12:00:00 AM | 28 | 21 | 24.9 | 119 | PLACA | 25.433 | 3 | 118.571
B-19388 NATIVA | 191 | IND. PLACA 3000 PSI | PLACA PISO 26 APTOS 2604-2605 TORRE 4 | 2026-05-19 | 6/16/2026 12:00:00 AM | 28 | 21 | 24.3 | 116 | PLACA | 24.5 | 3 | 115.714
B-19388 NATIVA | 191 | IND. PLACA 3000 PSI | PLACA PISO 26 APTOS 2604-2605 TORRE 4 | 2026-05-19 | 6/16/2026 12:00:00 AM | 28 | 21 | 25.8 | 123 | PLACA | 24.5 | 3 | 122.857
B-19388 NATIVA | 191 | IND. PLACA 3000 PSI | PLACA PISO 26 APTOS 2604-2605 TORRE 4 | 2026-05-19 | 6/16/2026 12:00:00 AM | 28 | 21 | 23.4 | 112 | PLACA | 24.5 | 3 | 111.429
B-19388 NATIVA | 191 | IND. PLACA 3000 PSI | PLACA P21 AP 2103 - 2102 + PASILLO + ESCALERA P19 EJE 23 | 2026-05-19 | 6/16/2026 12:00:00 AM | 28 | 21 | 26 | 124 | PLACA | 25.767 | 3 | 123.81
B-19388 NATIVA | 191 | IND. PLACA 3000 PSI | PLACA P21 AP 2103 - 2102 + PASILLO + ESCALERA P19 EJE 23 | 2026-05-19 | 6/16/2026 12:00:00 AM | 28 | 21 | 26.9 | 128 | PLACA | 25.767 | 3 | 128.095
B-19388 NATIVA | 191 | IND. PLACA 3000 PSI | PLACA P21 AP 2103 - 2102 + PASILLO + ESCALERA P19 EJE 23 | 2026-05-19 | 6/16/2026 12:00:00 AM | 28 | 21 | 24.4 | 116 | PLACA | 25.767 | 3 | 116.19
B-19388 NATIVA | 190.5 | TREMIE 4500 | PILOTE 51 TORRE 5 | 2025-07-11 | 7/23/2025 12:00:00 AM | 12 | 31 | 29 | 94 |  | 29.8 | 3 | 93.548
B-19388 NATIVA | 190.5 | TREMIE 4500 | PILOTE 51 TORRE 5 | 2025-07-11 | 7/23/2025 12:00:00 AM | 12 | 31 | 32.5 | 105 |  | 29.8 | 3 | 104.839
B-19388 NATIVA | 190.5 | TREMIE 4500 | PILOTE 51 TORRE 5 | 2025-07-11 | 7/23/2025 12:00:00 AM | 12 | 31 | 27.9 | 90 |  | 29.8 | 3 | 90
B-19388 NATIVA | 190.5 | TREMIE 3500 | PILOTE 86 COMUNAL3 | 2025-07-11 | 7/23/2025 12:00:00 AM | 12 | 24 | 21 | 88 |  | 21.1 | 3 | 87.5
B-19388 NATIVA | 190.5 | TREMIE 3500 | PILOTE 86 COMUNAL3 | 2025-07-11 | 7/23/2025 12:00:00 AM | 12 | 24 | 21.4 | 89 |  | 21.1 | 3 | 89.167
B-19388 NATIVA | 190.5 | TREMIE 3500 | PILOTE 86 COMUNAL3 | 2025-07-11 | 7/23/2025 12:00:00 AM | 12 | 24 | 20.9 | 87 |  | 21.1 | 3 | 87.083
B-19388 NATIVA | 191 | IND. MURO 5000 GF | MUROS AP 1304-1305 TORRE 5 | 2026-03-14 | 3/24/2026 12:00:00 AM | 10 | 35 | 29.5 | 84 | MURO | 29.8 | 3 | 84.286
B-19388 NATIVA | 191 | IND. MURO 5000 GF | MUROS AP 1304-1305 TORRE 5 | 2026-03-14 | 3/24/2026 12:00:00 AM | 10 | 35 | 30.3 | 86 | MURO | 29.8 | 3 | 86.571
B-19388 NATIVA | 191 | IND. MURO 5000 GF | MUROS AP 1304-1305 TORRE 5 | 2026-03-14 | 3/24/2026 12:00:00 AM | 10 | 35 | 29.6 | 84 | MURO | 29.8 | 3 | 84.571
B-19388 NATIVA | 191 | IND. MURO 5000 GF | MUROS PISO 17 APTO 1710 Y 1711 TORRE 4 | 2026-03-14 | 3/24/2026 12:00:00 AM | 10 | 35 | 33.1 | 95 | MURO | 31.533 | 3 | 94.571
B-19388 NATIVA | 191 | IND. MURO 5000 GF | MUROS PISO 17 APTO 1710 Y 1711 TORRE 4 | 2026-03-14 | 3/24/2026 12:00:00 AM | 10 | 35 | 29.9 | 85 | MURO | 31.533 | 3 | 85.429
B-19388 NATIVA | 191 | IND. MURO 5000 GF | MUROS PISO 17 APTO 1710 Y 1711 TORRE 4 | 2026-03-14 | 3/24/2026 12:00:00 AM | 10 | 35 | 31.6 | 90 | MURO | 31.533 | 3 | 90.286
B-19388 NATIVA | 191 | IND. MURO 5000 GF | MUROS PISO 19 APTO 1908 Y 1909 TORRE 4 | 2026-03-30 | 4/9/2026 12:00:00 AM | 10 | 35 | 39 | 111 | MURO | 37.433 | 3 | 111.429
B-19388 NATIVA | 191 | IND. MURO 5000 GF | MUROS PISO 19 APTO 1908 Y 1909 TORRE 4 | 2026-03-30 | 4/9/2026 12:00:00 AM | 10 | 35 | 38.1 | 109 | MURO | 37.433 | 3 | 108.857
B-19388 NATIVA | 191 | IND. MURO 5000 GF | MUROS PISO 19 APTO 1908 Y 1909 TORRE 4 | 2026-03-30 | 4/9/2026 12:00:00 AM | 10 | 35 | 35.2 | 100 | MURO | 37.433 | 3 | 100.571
B-19388 NATIVA | 191 | IND. MURO 5000 GF | MUROS P15 AP 1503-1502 TORRE 5 | 2026-03-30 | 4/9/2026 12:00:00 AM | 10 | 35 | 37.2 | 106 | MURO | 37.6 | 3 | 106.286
B-19388 NATIVA | 191 | IND. MURO 5000 GF | MUROS P15 AP 1503-1502 TORRE 5 | 2026-03-30 | 4/9/2026 12:00:00 AM | 10 | 35 | 40.2 | 115 | MURO | 37.6 | 3 | 114.857
B-19388 NATIVA | 191 | IND. MURO 5000 GF | MUROS P15 AP 1503-1502 TORRE 5 | 2026-03-30 | 4/9/2026 12:00:00 AM | 10 | 35 | 35.4 | 101 | MURO | 37.6 | 3 | 101.143
B-19388 NATIVA | 191 | IND. MURO 5000 GF | MUROS AP 1701-1712 TORRE 5 | 2026-04-22 | 5/2/2026 12:00:00 AM | 10 | 35 | 27.1 | 77 | MURO | 26.433 | 3 | 77.429
B-19388 NATIVA | 191 | IND. MURO 5000 GF | MUROS AP 1701-1712 TORRE 5 | 2026-04-22 | 5/2/2026 12:00:00 AM | 10 | 35 | 26.5 | 76 | MURO | 26.433 | 3 | 75.714
B-19388 NATIVA | 191 | IND. MURO 5000 GF | MUROS AP 1701-1712 TORRE 5 | 2026-04-22 | 5/2/2026 12:00:00 AM | 10 | 35 | 25.7 | 74 | MURO | 26.433 | 3 | 73.429
B-19388 NATIVA | 190.5 | TREMIE 4500 | PILOTES 80 TORRE 5 Y 75 TORRE 4 | 2025-06-17 | 6/27/2025 12:00:00 AM | 10 | 31 | 25.1 | 81 |  | 26.433 | 3 | 80.968
B-19388 NATIVA | 190.5 | TREMIE 4500 | PILOTES 80 TORRE 5 Y 75 TORRE 4 | 2025-06-17 | 6/27/2025 12:00:00 AM | 10 | 31 | 28.8 | 93 |  | 26.433 | 3 | 92.903
B-19388 NATIVA | 190.5 | TREMIE 4500 | PILOTES 80 TORRE 5 Y 75 TORRE 4 | 2025-06-17 | 6/27/2025 12:00:00 AM | 10 | 31 | 25.4 | 82 |  | 26.433 | 3 | 81.935
B-19388 NATIVA | 191 | CONVENCIONAL 4000 PSI GC | PLACA PISO 3 C-D 4-6 SALON COMUNAL 3 | 2026-03-14 | 3/24/2026 12:00:00 AM | 10 | 28 | 23.1 | 82 | PLACA | 23.067 | 3 | 82.5
B-19388 NATIVA | 191 | CONVENCIONAL 4000 PSI GC | PLACA PISO 3 C-D 4-6 SALON COMUNAL 3 | 2026-03-14 | 3/24/2026 12:00:00 AM | 10 | 28 | 23.5 | 84 | PLACA | 23.067 | 3 | 83.929
B-19388 NATIVA | 191 | CONVENCIONAL 4000 PSI GC | PLACA PISO 3 C-D 4-6 SALON COMUNAL 3 | 2026-03-14 | 3/24/2026 12:00:00 AM | 10 | 28 | 22.6 | 81 | PLACA | 23.067 | 3 | 80.714
B-19388 NATIVA | 191 | CONVENCIONAL 4000 PSI GC | MUROS ESCALERA Y ASCENSOR PISO 1 SALON COMUNAL 2 | 2026-04-22 | 5/2/2026 12:00:00 AM | 10 | 28 | 30.4 | 108 | MURO | 30.167 | 3 | 108.571
B-19388 NATIVA | 191 | CONVENCIONAL 4000 PSI GC | MUROS ESCALERA Y ASCENSOR PISO 1 SALON COMUNAL 2 | 2026-04-22 | 5/2/2026 12:00:00 AM | 10 | 28 | 28.5 | 102 | MURO | 30.167 | 3 | 101.786
B-19388 NATIVA | 191 | CONVENCIONAL 4000 PSI GC | MUROS ESCALERA Y ASCENSOR PISO 1 SALON COMUNAL 2 | 2026-04-22 | 5/2/2026 12:00:00 AM | 10 | 28 | 31.6 | 113 | MURO | 30.167 | 3 | 112.857
B-19388 NATIVA | 191 | IND. MURO 4000 GF | MUROS PISO 22 APTO 2202 Y 2203 TORRE 4 | 2026-04-22 | 5/2/2026 12:00:00 AM | 10 | 28 | 33.2 | 118 | MURO | 33.133 | 3 | 118.571
B-19388 NATIVA | 191 | IND. MURO 4000 GF | MUROS PISO 22 APTO 2202 Y 2203 TORRE 4 | 2026-04-22 | 5/2/2026 12:00:00 AM | 10 | 28 | 32.4 | 116 | MURO | 33.133 | 3 | 115.714
B-19388 NATIVA | 191 | IND. MURO 4000 GF | MUROS PISO 22 APTO 2202 Y 2203 TORRE 4 | 2026-04-22 | 5/2/2026 12:00:00 AM | 10 | 28 | 33.8 | 121 | MURO | 33.133 | 3 | 120.714
B-19388 NATIVA | 190.5 | TREMIE 3500 | PILOTES 8-11 COMUNAL 3 | 2025-06-17 | 6/27/2025 12:00:00 AM | 10 | 24 | 21.6 | 90 |  | 21.2 | 3 | 90
B-19388 NATIVA | 190.5 | TREMIE 3500 | PILOTES 8-11 COMUNAL 3 | 2025-06-17 | 6/27/2025 12:00:00 AM | 10 | 24 | 18.4 | 76 |  | 21.2 | 3 | 76.667
B-19388 NATIVA | 190.5 | TREMIE 3500 | PILOTES 8-11 COMUNAL 3 | 2025-06-17 | 6/27/2025 12:00:00 AM | 10 | 24 | 23.6 | 98 |  | 21.2 | 3 | 98.333
B-19388 NATIVA | 191 | IND. PLACA 3000 PSI | PLACA PISO 18 APTOS 1806-1807 TORRE 4 | 2026-03-14 | 3/24/2026 12:00:00 AM | 10 | 21 | 21.7 | 103 | PLACA | 20.4 | 3 | 103.333
B-19388 NATIVA | 191 | IND. PLACA 3000 PSI | PLACA PISO 18 APTOS 1806-1807 TORRE 4 | 2026-03-14 | 3/24/2026 12:00:00 AM | 10 | 21 | 19.8 | 94 | PLACA | 20.4 | 3 | 94.286
B-19388 NATIVA | 191 | IND. PLACA 3000 PSI | PLACA PISO 18 APTOS 1806-1807 TORRE 4 | 2026-03-14 | 3/24/2026 12:00:00 AM | 10 | 21 | 19.7 | 94 | PLACA | 20.4 | 3 | 93.81
B-19388 NATIVA | 191 | IND. PLACA 3000 PSI | PLACA P13 AP 1311-1310 + PASILLO | 2026-03-14 | 3/24/2026 12:00:00 AM | 10 | 21 | 20.2 | 96 | PLACA | 19.9 | 3 | 96.19
B-19388 NATIVA | 191 | IND. PLACA 3000 PSI | PLACA P13 AP 1311-1310 + PASILLO | 2026-03-14 | 3/24/2026 12:00:00 AM | 10 | 21 | 19.6 | 93 | PLACA | 19.9 | 3 | 93.333
B-19388 NATIVA | 191 | IND. PLACA 3000 PSI | PLACA P13 AP 1311-1310 + PASILLO | 2026-03-14 | 3/24/2026 12:00:00 AM | 10 | 21 | 19.9 | 95 | PLACA | 19.9 | 3 | 94.762
B-19388 NATIVA | 191 | IND. PLACA 3000 PSI | PLACA P15 AP 1507-1506 TORRE 5 | 2026-03-30 | 4/9/2026 12:00:00 AM | 10 | 21 | 20.6 | 98 | PLACA | 22.567 | 3 | 98.095
B-19388 NATIVA | 191 | IND. PLACA 3000 PSI | PLACA P15 AP 1507-1506 TORRE 5 | 2026-03-30 | 4/9/2026 12:00:00 AM | 10 | 21 | 22 | 104 | PLACA | 22.567 | 3 | 104.762
B-19388 NATIVA | 191 | IND. PLACA 3000 PSI | PLACA P15 AP 1507-1506 TORRE 5 | 2026-03-30 | 4/9/2026 12:00:00 AM | 10 | 21 | 25.1 | 119 | PLACA | 22.567 | 3 | 119.524
B-19388 NATIVA | 191 | IND. PLACA 3000 PSI | PLACA PISO 19 APTOS 2002-2003 Y ESCALERA EJES (18-20) PISO 18 A 19 TORRE 4 | 2026-03-30 | 4/9/2026 12:00:00 AM | 10 | 21 | 24.2 | 115 | PLACA | 24.333 | 3 | 115.238
B-19388 NATIVA | 191 | IND. PLACA 3000 PSI | PLACA PISO 19 APTOS 2002-2003 Y ESCALERA EJES (18-20) PISO 18 A 19 TORRE 4 | 2026-03-30 | 4/9/2026 12:00:00 AM | 10 | 21 | 25.5 | 122 | PLACA | 24.333 | 3 | 121.429
B-19388 NATIVA | 191 | IND. PLACA 3000 PSI | PLACA PISO 19 APTOS 2002-2003 Y ESCALERA EJES (18-20) PISO 18 A 19 TORRE 4 | 2026-03-30 | 4/9/2026 12:00:00 AM | 10 | 21 | 23.3 | 111 | PLACA | 24.333 | 3 | 110.952
B-19388 NATIVA | 191 | IND. PLACA 3000 PSI | PLACA P17 1708-1709 TORRE 5 | 2026-04-22 | 5/2/2026 12:00:00 AM | 10 | 21 | 24 | 114 | PLACA | 22.7 | 3 | 114.286
B-19388 NATIVA | 191 | IND. PLACA 3000 PSI | PLACA P17 1708-1709 TORRE 5 | 2026-04-22 | 5/2/2026 12:00:00 AM | 10 | 21 | 22.8 | 108 | PLACA | 22.7 | 3 | 108.571
B-19388 NATIVA | 191 | IND. PLACA 3000 PSI | PLACA P17 1708-1709 TORRE 5 | 2026-04-22 | 5/2/2026 12:00:00 AM | 10 | 21 | 21.3 | 101 | PLACA | 22.7 | 3 | 101.429
B-19388 NATIVA | 191 | IND. PLACA 3000 PSI | PLACA PISO 22 APTOS 2208-2209 TORRE 4 | 2026-04-22 | 5/2/2026 12:00:00 AM | 10 | 21 | 20.8 | 99 | PLACA | 20.233 | 3 | 99.048
B-19388 NATIVA | 191 | IND. PLACA 3000 PSI | PLACA PISO 22 APTOS 2208-2209 TORRE 4 | 2026-04-22 | 5/2/2026 12:00:00 AM | 10 | 21 | 19.4 | 92 | PLACA | 20.233 | 3 | 92.381
B-19388 NATIVA | 191 | IND. PLACA 3000 PSI | PLACA PISO 22 APTOS 2208-2209 TORRE 4 | 2026-04-22 | 5/2/2026 12:00:00 AM | 10 | 21 | 20.5 | 98 | PLACA | 20.233 | 3 | 97.619
B-19388 NATIVA | 191 | IND. MURO 5000 GF | MUROS PISO 17 APTO 1704 Y 1705 TORRE 4 | 2026-03-09 | 3/18/2026 12:00:00 AM | 9 | 35 | 29.8 | 85 | MURO | 31.4 | 3 | 85.143
B-19388 NATIVA | 191 | IND. MURO 5000 GF | MUROS PISO 17 APTO 1704 Y 1705 TORRE 4 | 2026-03-09 | 3/18/2026 12:00:00 AM | 9 | 35 | 32.4 | 93 | MURO | 31.4 | 3 | 92.571
B-19388 NATIVA | 191 | IND. MURO 5000 GF | MUROS PISO 17 APTO 1704 Y 1705 TORRE 4 | 2026-03-09 | 3/18/2026 12:00:00 AM | 9 | 35 | 32 | 91 | MURO | 31.4 | 3 | 91.429
B-19388 NATIVA | 191 | IND. MURO 5000 GF | MUROS AP 1201-1212 TORRE 5 | 2026-03-09 | 3/18/2026 12:00:00 AM | 9 | 35 | 17.7 | 50 | MURO | 20.067 | 3 | 50.571
B-19388 NATIVA | 191 | IND. MURO 5000 GF | MUROS AP 1201-1212 TORRE 5 | 2026-03-09 | 3/18/2026 12:00:00 AM | 9 | 35 | 21.9 | 62 | MURO | 20.067 | 3 | 62.571
B-19388 NATIVA | 191 | IND. MURO 5000 GF | MUROS AP 1201-1212 TORRE 5 | 2026-03-09 | 3/18/2026 12:00:00 AM | 9 | 35 | 20.6 | 59 | MURO | 20.067 | 3 | 58.857
B-19388 NATIVA | 191 | IND. MURO 5000 GF | MUROS AP 1504-1505 TORRE 5 | 2026-03-31 | 4/9/2026 12:00:00 AM | 9 | 35 | 38.2 | 109 | MURO | 36.567 | 3 | 109.143
B-19388 NATIVA | 191 | IND. MURO 5000 GF | MUROS AP 1504-1505 TORRE 5 | 2026-03-31 | 4/9/2026 12:00:00 AM | 9 | 35 | 35.9 | 102 | MURO | 36.567 | 3 | 102.571
B-19388 NATIVA | 191 | IND. MURO 5000 GF | MUROS AP 1504-1505 TORRE 5 | 2026-03-31 | 4/9/2026 12:00:00 AM | 9 | 35 | 35.6 | 102 | MURO | 36.567 | 3 | 101.714
B-19388 NATIVA | 191 | IND. MURO 5000 GF | MUROS PISO 19 APTO 1910 Y 1911 TORRE 4 | 2026-03-31 | 4/9/2026 12:00:00 AM | 9 | 35 | 36.7 | 105 | MURO | 37.033 | 3 | 104.857
B-19388 NATIVA | 191 | IND. MURO 5000 GF | MUROS PISO 19 APTO 1910 Y 1911 TORRE 4 | 2026-03-31 | 4/9/2026 12:00:00 AM | 9 | 35 | 37.5 | 107 | MURO | 37.033 | 3 | 107.143
B-19388 NATIVA | 191 | IND. MURO 5000 GF | MUROS PISO 19 APTO 1910 Y 1911 TORRE 4 | 2026-03-31 | 4/9/2026 12:00:00 AM | 9 | 35 | 36.9 | 106 | MURO | 37.033 | 3 | 105.429
B-19388 NATIVA | 191 | IND. MURO 5000 GF | MUROS AP 1706-1707 TORRE 5 | 2026-04-23 | 5/2/2026 12:00:00 AM | 9 | 35 | 37.1 | 106 | MURO | 37.767 | 3 | 106
B-19388 NATIVA | 191 | IND. MURO 5000 GF | MUROS AP 1706-1707 TORRE 5 | 2026-04-23 | 5/2/2026 12:00:00 AM | 9 | 35 | 37.1 | 106 | MURO | 37.767 | 3 | 106
B-19388 NATIVA | 191 | IND. MURO 5000 GF | MUROS AP 1706-1707 TORRE 5 | 2026-04-23 | 5/2/2026 12:00:00 AM | 9 | 35 | 39.1 | 112 | MURO | 37.767 | 3 | 111.714
B-19388 NATIVA | 191 | IND. MURO 5000 GF | MUROS AP 1806-1807 TORRE 5 | 2026-04-30 | 5/9/2026 12:00:00 AM | 9 | 35 | 25.7 | 74 | MURO | 26.567 | 3 | 73.429
B-19388 NATIVA | 191 | IND. MURO 5000 GF | MUROS AP 1806-1807 TORRE 5 | 2026-04-30 | 5/9/2026 12:00:00 AM | 9 | 35 | 26.6 | 76 | MURO | 26.567 | 3 | 76
B-19388 NATIVA | 191 | IND. MURO 5000 GF | MUROS AP 1806-1807 TORRE 5 | 2026-04-30 | 5/9/2026 12:00:00 AM | 9 | 35 | 27.4 | 78 | MURO | 26.567 | 3 | 78.286
B-19388 NATIVA | 191 | IND. MURO 5000 GF | MUROS AP 1906-1907 TORRE 5 | 2026-05-11 | 5/20/2026 12:00:00 AM | 9 | 35 | 34.7 | 99 | MURO | 33.433 | 3 | 99.143
B-19388 NATIVA | 191 | IND. MURO 5000 GF | MUROS AP 1906-1907 TORRE 5 | 2026-05-11 | 5/20/2026 12:00:00 AM | 9 | 35 | 33.7 | 96 | MURO | 33.433 | 3 | 96.286
B-19388 NATIVA | 191 | IND. MURO 5000 GF | MUROS AP 1906-1907 TORRE 5 | 2026-05-11 | 5/20/2026 12:00:00 AM | 9 | 35 | 31.9 | 91 | MURO | 33.433 | 3 | 91.143
B-19388 NATIVA | 190.5 | TREMIE 4500 | PILOTE 12 TORRE 5 | 2025-05-13 | 5/22/2025 12:00:00 AM | 9 | 31 | 27.3 | 88 |  | 25.4 | 3 | 88.065
B-19388 NATIVA | 190.5 | TREMIE 4500 | PILOTE 12 TORRE 5 | 2025-05-13 | 5/22/2025 12:00:00 AM | 9 | 31 | 24.3 | 78 |  | 25.4 | 3 | 78.387
B-19388 NATIVA | 190.5 | TREMIE 4500 | PILOTE 12 TORRE 5 | 2025-05-13 | 5/22/2025 12:00:00 AM | 9 | 31 | 24.6 | 79 |  | 25.4 | 3 | 79.355
B-19388 NATIVA | 190.5 | TREMIE 4500 | PILOTES 4-67 TORRE 4 Y 10 TORRE 5 | 2025-06-03 | 6/12/2025 12:00:00 AM | 9 | 31 | 21.9 | 71 |  | 24.633 | 3 | 70.645
B-19388 NATIVA | 190.5 | TREMIE 4500 | PILOTES 4-67 TORRE 4 Y 10 TORRE 5 | 2025-06-03 | 6/12/2025 12:00:00 AM | 9 | 31 | 26.8 | 87 |  | 24.633 | 3 | 86.452
B-19388 NATIVA | 190.5 | TREMIE 4500 | PILOTES 4-67 TORRE 4 Y 10 TORRE 5 | 2025-06-03 | 6/12/2025 12:00:00 AM | 9 | 31 | 25.2 | 81 |  | 24.633 | 3 | 81.29
B-19388 NATIVA | 190.5 | TREMIE 4500 | PILOTES 1 TORRE 4 Y 37 TORRE 5 | 2025-06-18 | 6/27/2025 12:00:00 AM | 9 | 31 | 29.3 | 94 |  | 30.767 | 3 | 94.516
B-19388 NATIVA | 190.5 | TREMIE 4500 | PILOTES 1 TORRE 4 Y 37 TORRE 5 | 2025-06-18 | 6/27/2025 12:00:00 AM | 9 | 31 | 31.2 | 101 |  | 30.767 | 3 | 100.645
B-19388 NATIVA | 190.5 | TREMIE 4500 | PILOTES 1 TORRE 4 Y 37 TORRE 5 | 2025-06-18 | 6/27/2025 12:00:00 AM | 9 | 31 | 31.8 | 102 |  | 30.767 | 3 | 102.581
B-19388 NATIVA | 190.5 | IND. MURO 4000 GF | CIMENTACION EJES (12-14) (A-J) TORRE 4 | 2025-08-30 | 9/8/2025 12:00:00 AM | 9 | 28 | 17.6 | 63 |  | 17.9 | 3 | 62.857
B-19388 NATIVA | 190.5 | IND. MURO 4000 GF | CIMENTACION EJES (12-14) (A-J) TORRE 4 | 2025-08-30 | 9/8/2025 12:00:00 AM | 9 | 28 | 20.1 | 72 |  | 17.9 | 3 | 71.786
B-19388 NATIVA | 190.5 | IND. MURO 4000 GF | CIMENTACION EJES (12-14) (A-J) TORRE 4 | 2025-08-30 | 9/8/2025 12:00:00 AM | 9 | 28 | 16 | 57 |  | 17.9 | 3 | 57.143
B-19388 NATIVA | 190.5 | IND. MURO 4000 GF | CIMENTACION EJES (14-16) (A-J) TORRE 4 | 2025-08-30 | 9/8/2025 12:00:00 AM | 9 | 28 | 19.8 | 71 |  | 19.9 | 3 | 70.714
B-19388 NATIVA | 190.5 | IND. MURO 4000 GF | CIMENTACION EJES (14-16) (A-J) TORRE 4 | 2025-08-30 | 9/8/2025 12:00:00 AM | 9 | 28 | 21 | 75 |  | 19.9 | 3 | 75
B-19388 NATIVA | 190.5 | IND. MURO 4000 GF | CIMENTACION EJES (14-16) (A-J) TORRE 4 | 2025-08-30 | 9/8/2025 12:00:00 AM | 9 | 28 | 18.9 | 68 |  | 19.9 | 3 | 67.5
B-19388 NATIVA | 190.5 | IND. MURO 4000 GF | PLACA PISO 1 EJES (12-21)(A-J) TORRE 4 | 2025-09-11 | 9/20/2025 12:00:00 AM | 9 | 28 | 29.8 | 106 | PLACA | 30.5 | 3 | 106.429
B-19388 NATIVA | 190.5 | IND. MURO 4000 GF | PLACA PISO 1 EJES (12-21)(A-J) TORRE 4 | 2025-09-11 | 9/20/2025 12:00:00 AM | 9 | 28 | 31.5 | 112 | PLACA | 30.5 | 3 | 112.5
B-19388 NATIVA | 190.5 | IND. MURO 4000 GF | PLACA PISO 1 EJES (12-21)(A-J) TORRE 4 | 2025-09-11 | 9/20/2025 12:00:00 AM | 9 | 28 | 30.2 | 108 | PLACA | 30.5 | 3 | 107.857
B-19388 NATIVA | 191 | CONVENCIONAL 4000 PSI GC | VIGAS CIMENTACION EJE 6-7 A-C SALON COMUNAL 3 | 2026-03-09 | 3/18/2026 12:00:00 AM | 9 | 28 | 20.6 | 73 |  | 25.033 | 3 | 73.571
B-19388 NATIVA | 191 | CONVENCIONAL 4000 PSI GC | VIGAS CIMENTACION EJE 6-7 A-C SALON COMUNAL 3 | 2026-03-09 | 3/18/2026 12:00:00 AM | 9 | 28 | 29.5 | 105 |  | 25.033 | 3 | 105.357
B-19388 NATIVA | 191 | CONVENCIONAL 4000 PSI GC | VIGAS CIMENTACION EJE 6-7 A-C SALON COMUNAL 3 | 2026-03-09 | 3/18/2026 12:00:00 AM | 9 | 28 | 25 | 89 |  | 25.033 | 3 | 89.286
B-19388 NATIVA | 191 | CONVENCIONAL 4000 PSI GC | MURO CONTENCION SUR 7-8 SUPERIOR COLUMNA B-8 | 2026-03-31 | 4/9/2026 12:00:00 AM | 9 | 28 | 28.9 | 103 | MURO | 29.533 | 3 | 103.214
B-19388 NATIVA | 191 | CONVENCIONAL 4000 PSI GC | MURO CONTENCION SUR 7-8 SUPERIOR COLUMNA B-8 | 2026-03-31 | 4/9/2026 12:00:00 AM | 9 | 28 | 31 | 111 | MURO | 29.533 | 3 | 110.714
B-19388 NATIVA | 191 | CONVENCIONAL 4000 PSI GC | MURO CONTENCION SUR 7-8 SUPERIOR COLUMNA B-8 | 2026-03-31 | 4/9/2026 12:00:00 AM | 9 | 28 | 28.7 | 102 | MURO | 29.533 | 3 | 102.5
B-19388 NATIVA | 191 | IND. MURO 4000 GF | COLUMNAS PISO 1 1-C' 1-B' 2-B' 1-A' 2-A' SALON COMUNAL 2 | 2026-04-23 | 5/2/2026 12:00:00 AM | 9 | 28 | 28.8 | 103 |  | 29.8 | 3 | 102.857
B-19388 NATIVA | 191 | IND. MURO 4000 GF | COLUMNAS PISO 1 1-C' 1-B' 2-B' 1-A' 2-A' SALON COMUNAL 2 | 2026-04-23 | 5/2/2026 12:00:00 AM | 9 | 28 | 31.5 | 112 |  | 29.8 | 3 | 112.5
B-19388 NATIVA | 191 | IND. MURO 4000 GF | COLUMNAS PISO 1 1-C' 1-B' 2-B' 1-A' 2-A' SALON COMUNAL 2 | 2026-04-23 | 5/2/2026 12:00:00 AM | 9 | 28 | 29.1 | 104 |  | 29.8 | 3 | 103.929
B-19388 NATIVA | 191 | IND. MURO 4000 GF | MUROS PISO 22 APTO 2206 Y 2207 TORRE 4 | 2026-04-23 | 5/2/2026 12:00:00 AM | 9 | 28 | 28.5 | 102 | MURO | 28.367 | 3 | 101.786
B-19388 NATIVA | 191 | IND. MURO 4000 GF | MUROS PISO 22 APTO 2206 Y 2207 TORRE 4 | 2026-04-23 | 5/2/2026 12:00:00 AM | 9 | 28 | 25.9 | 93 | MURO | 28.367 | 3 | 92.5
B-19388 NATIVA | 191 | IND. MURO 4000 GF | MUROS PISO 22 APTO 2206 Y 2207 TORRE 4 | 2026-04-23 | 5/2/2026 12:00:00 AM | 9 | 28 | 30.7 | 110 | MURO | 28.367 | 3 | 109.643
B-19388 NATIVA | 191 | CONVENCIONAL 4000 PSI GC | PLACA PISO 1 EJE A'-A SALON COMUNAL 2 | 2026-04-23 | 5/2/2026 12:00:00 AM | 9 | 28 | 29.8 | 106 | PLACA | 29.2 | 3 | 106.429
B-19388 NATIVA | 191 | CONVENCIONAL 4000 PSI GC | PLACA PISO 1 EJE A'-A SALON COMUNAL 2 | 2026-04-23 | 5/2/2026 12:00:00 AM | 9 | 28 | 29.2 | 104 | PLACA | 29.2 | 3 | 104.286
B-19388 NATIVA | 191 | CONVENCIONAL 4000 PSI GC | PLACA PISO 1 EJE A'-A SALON COMUNAL 2 | 2026-04-23 | 5/2/2026 12:00:00 AM | 9 | 28 | 28.6 | 102 | PLACA | 29.2 | 3 | 102.143
B-19388 NATIVA | 191 | CONVENCIONAL 4000 PSI GC | PLACA PISO 3 A-C 5-6 SALON COMUNAL 3 | 2026-04-30 | 5/9/2026 12:00:00 AM | 9 | 28 | 21.8 | 78 | PLACA | 22.333 | 3 | 77.857
B-19388 NATIVA | 191 | CONVENCIONAL 4000 PSI GC | PLACA PISO 3 A-C 5-6 SALON COMUNAL 3 | 2026-04-30 | 5/9/2026 12:00:00 AM | 9 | 28 | 23 | 82 | PLACA | 22.333 | 3 | 82.143
B-19388 NATIVA | 191 | CONVENCIONAL 4000 PSI GC | PLACA PISO 3 A-C 5-6 SALON COMUNAL 3 | 2026-04-30 | 5/9/2026 12:00:00 AM | 9 | 28 | 22.2 | 79 | PLACA | 22.333 | 3 | 79.286
B-19388 NATIVA | 191 | IND. MURO 4000 GF | MUROS PISO 23 APTO 2306 Y 2307 TORRE 4 | 2026-04-30 | 5/9/2026 12:00:00 AM | 9 | 28 | 35.5 | 127 | MURO | 37.033 | 3 | 126.786
B-19388 NATIVA | 191 | IND. MURO 4000 GF | MUROS PISO 23 APTO 2306 Y 2307 TORRE 4 | 2026-04-30 | 5/9/2026 12:00:00 AM | 9 | 28 | 30.1 | 108 | MURO | 37.033 | 3 | 107.5
B-19388 NATIVA | 191 | IND. MURO 4000 GF | MUROS PISO 23 APTO 2306 Y 2307 TORRE 4 | 2026-04-30 | 5/9/2026 12:00:00 AM | 9 | 28 | 45.5 | 162 | MURO | 37.033 | 3 | 162.5
B-19388 NATIVA | 191 | CONVENCIONAL 4000 PSI GC | VIGA ZARPA CIMENTACION - SALON COMUNAL 3 - EJES A ENTRE 9-10 | 2026-05-11 | 5/20/2026 12:00:00 AM | 9 | 28 | 21.1 | 75 |  | 20.933 | 3 | 75.357
B-19388 NATIVA | 191 | CONVENCIONAL 4000 PSI GC | VIGA ZARPA CIMENTACION - SALON COMUNAL 3 - EJES A ENTRE 9-10 | 2026-05-11 | 5/20/2026 12:00:00 AM | 9 | 28 | 20.1 | 72 |  | 20.933 | 3 | 71.786
B-19388 NATIVA | 191 | CONVENCIONAL 4000 PSI GC | VIGA ZARPA CIMENTACION - SALON COMUNAL 3 - EJES A ENTRE 9-10 | 2026-05-11 | 5/20/2026 12:00:00 AM | 9 | 28 | 21.6 | 77 |  | 20.933 | 3 | 77.143
B-19388 NATIVA | 191 | IND. MURO 4000 GF | MUROS PISO 24 APTOS 2401 Y 2412 TORRE 4 | 2026-05-11 | 5/20/2026 12:00:00 AM | 9 | 28 | 19.1 | 68 | MURO | 25.033 | 3 | 68.214
B-19388 NATIVA | 191 | IND. MURO 4000 GF | MUROS PISO 24 APTOS 2401 Y 2412 TORRE 4 | 2026-05-11 | 5/20/2026 12:00:00 AM | 9 | 28 | 28.5 | 102 | MURO | 25.033 | 3 | 101.786
B-19388 NATIVA | 191 | IND. MURO 4000 GF | MUROS PISO 24 APTOS 2401 Y 2412 TORRE 4 | 2026-05-11 | 5/20/2026 12:00:00 AM | 9 | 28 | 27.5 | 98 | MURO | 25.033 | 3 | 98.214
B-19388 NATIVA | 191 | IND. MURO 4000 GF | MUROS P22 AP 2208-2209 TORRE 5 | 2026-06-04 | 6/13/2026 12:00:00 AM | 9 | 28 | 26.6 | 95 | MURO | 25.867 | 3 | 95
B-19388 NATIVA | 191 | IND. MURO 4000 GF | MUROS P22 AP 2208-2209 TORRE 5 | 2026-06-04 | 6/13/2026 12:00:00 AM | 9 | 28 | 25.7 | 92 | MURO | 25.867 | 3 | 91.786
B-19388 NATIVA | 191 | IND. MURO 4000 GF | MUROS P22 AP 2208-2209 TORRE 5 | 2026-06-04 | 6/13/2026 12:00:00 AM | 9 | 28 | 25.3 | 90 | MURO | 25.867 | 3 | 90.357
B-19388 NATIVA | 191 | IND. MURO 4000 GF | MUROS PISO 27 APTOS 2710 Y 2711 TORRE 4 | 2026-06-04 | 6/13/2026 12:00:00 AM | 9 | 28 | 25.4 | 91 | MURO | 26.167 | 3 | 90.714
B-19388 NATIVA | 191 | IND. MURO 4000 GF | MUROS PISO 27 APTOS 2710 Y 2711 TORRE 4 | 2026-06-04 | 6/13/2026 12:00:00 AM | 9 | 28 | 26.6 | 95 | MURO | 26.167 | 3 | 95
B-19388 NATIVA | 191 | IND. MURO 4000 GF | MUROS PISO 27 APTOS 2710 Y 2711 TORRE 4 | 2026-06-04 | 6/13/2026 12:00:00 AM | 9 | 28 | 26.5 | 94 | MURO | 26.167 | 3 | 94.643
B-19388 NATIVA | 190.5 | TREMIE 3500 | PILOTE 34 COMUNAL 3 | 2025-06-03 | 6/12/2025 12:00:00 AM | 9 | 24 | 17.3 | 72 |  | 18 | 3 | 72.083
B-19388 NATIVA | 190.5 | TREMIE 3500 | PILOTE 34 COMUNAL 3 | 2025-06-03 | 6/12/2025 12:00:00 AM | 9 | 24 | 18.5 | 77 |  | 18 | 3 | 77.083
B-19388 NATIVA | 190.5 | TREMIE 3500 | PILOTE 34 COMUNAL 3 | 2025-06-03 | 6/12/2025 12:00:00 AM | 9 | 24 | 18.2 | 76 |  | 18 | 3 | 75.833
B-19388 NATIVA | 190.5 | TREMIE 3500 | PILOTES 17-44-66-76 COMUNAL 3 | 2025-06-18 | 6/27/2025 12:00:00 AM | 9 | 24 | 17.9 | 74 |  | 18.467 | 3 | 74.583
B-19388 NATIVA | 190.5 | TREMIE 3500 | PILOTES 17-44-66-76 COMUNAL 3 | 2025-06-18 | 6/27/2025 12:00:00 AM | 9 | 24 | 20.4 | 85 |  | 18.467 | 3 | 85
B-19388 NATIVA | 190.5 | TREMIE 3500 | PILOTES 17-44-66-76 COMUNAL 3 | 2025-06-18 | 6/27/2025 12:00:00 AM | 9 | 24 | 17.1 | 71 |  | 18.467 | 3 | 71.25
B-19388 NATIVA | 190.5 | TREMIE 3500 | PILOTES 69-82-84 COMUNAL 3 | 2025-07-14 | 7/23/2025 12:00:00 AM | 9 | 24 | 19.1 | 80 |  | 19.3 | 3 | 79.583
B-19388 NATIVA | 190.5 | TREMIE 3500 | PILOTES 69-82-84 COMUNAL 3 | 2025-07-14 | 7/23/2025 12:00:00 AM | 9 | 24 | 19.6 | 82 |  | 19.3 | 3 | 81.667
B-19388 NATIVA | 190.5 | TREMIE 3500 | PILOTES 69-82-84 COMUNAL 3 | 2025-07-14 | 7/23/2025 12:00:00 AM | 9 | 24 | 19.2 | 80 |  | 19.3 | 3 | 80
B-19388 NATIVA | 191 | IND. PLACA 3000 PSI | PLACA PISO 17 APTOS 1701-1712 Y ESCALERA EJES (2-4) PISO 16 A 17 TORRE 4 | 2026-03-09 | 3/18/2026 12:00:00 AM | 9 | 21 | 26.2 | 125 | PLACA | 27.133 | 3 | 124.762
B-19388 NATIVA | 191 | IND. PLACA 3000 PSI | PLACA PISO 17 APTOS 1701-1712 Y ESCALERA EJES (2-4) PISO 16 A 17 TORRE 4 | 2026-03-09 | 3/18/2026 12:00:00 AM | 9 | 21 | 28 | 133 | PLACA | 27.133 | 3 | 133.333
B-19388 NATIVA | 191 | IND. PLACA 3000 PSI | PLACA PISO 17 APTOS 1701-1712 Y ESCALERA EJES (2-4) PISO 16 A 17 TORRE 4 | 2026-03-09 | 3/18/2026 12:00:00 AM | 9 | 21 | 27.2 | 130 | PLACA | 27.133 | 3 | 129.524
B-19388 NATIVA | 191 | IND. PLACA 3000 PSI | ESCALERA P11 EJE 23 Y PLACA APTO 1208 - 1209 TORRE 5 | 2026-03-09 | 3/18/2026 12:00:00 AM | 9 | 21 | 23 | 109 | PLACA | 20.333 | 3 | 109.524
B-19388 NATIVA | 191 | IND. PLACA 3000 PSI | ESCALERA P11 EJE 23 Y PLACA APTO 1208 - 1209 TORRE 5 | 2026-03-09 | 3/18/2026 12:00:00 AM | 9 | 21 | 18.5 | 88 | PLACA | 20.333 | 3 | 88.095
B-19388 NATIVA | 191 | IND. PLACA 3000 PSI | ESCALERA P11 EJE 23 Y PLACA APTO 1208 - 1209 TORRE 5 | 2026-03-09 | 3/18/2026 12:00:00 AM | 9 | 21 | 19.5 | 93 | PLACA | 20.333 | 3 | 92.857
B-19388 NATIVA | 191 | IND. PLACA 3000 PSI | PLACA P15 AP 1511-1510 + PASILLO TORRE 5 | 2026-03-31 | 4/9/2026 12:00:00 AM | 9 | 21 | 20.2 | 96 | PLACA | 20.567 | 3 | 96.19
B-19388 NATIVA | 191 | IND. PLACA 3000 PSI | PLACA P15 AP 1511-1510 + PASILLO TORRE 5 | 2026-03-31 | 4/9/2026 12:00:00 AM | 9 | 21 | 21.6 | 103 | PLACA | 20.567 | 3 | 102.857
B-19388 NATIVA | 191 | IND. PLACA 3000 PSI | PLACA P15 AP 1511-1510 + PASILLO TORRE 5 | 2026-03-31 | 4/9/2026 12:00:00 AM | 9 | 21 | 19.9 | 95 | PLACA | 20.567 | 3 | 94.762
B-19388 NATIVA | 191 | IND. PLACA 3000 PSI | PLACA PISO 20 APTOS 2006-2007 TORRE 4 | 2026-03-31 | 4/9/2026 12:00:00 AM | 9 | 21 | 26.4 | 126 | PLACA | 25.833 | 3 | 125.714
B-19388 NATIVA | 191 | IND. PLACA 3000 PSI | PLACA PISO 20 APTOS 2006-2007 TORRE 4 | 2026-03-31 | 4/9/2026 12:00:00 AM | 9 | 21 | 24.6 | 117 | PLACA | 25.833 | 3 | 117.143
B-19388 NATIVA | 191 | IND. PLACA 3000 PSI | PLACA PISO 20 APTOS 2006-2007 TORRE 4 | 2026-03-31 | 4/9/2026 12:00:00 AM | 9 | 21 | 26.5 | 126 | PLACA | 25.833 | 3 | 126.19
B-19388 NATIVA | 191 | IND. PLACA 3000 PSI | PLACA PISO 22 APTOS 2210-2211 Y ESCALERA EJES (2-4) PISO 21 A 22 TORRE 4 | 2026-04-23 | 5/2/2026 12:00:00 AM | 9 | 21 | 20.8 | 99 | PLACA | 22.067 | 3 | 99.048
B-19388 NATIVA | 191 | IND. PLACA 3000 PSI | PLACA PISO 22 APTOS 2210-2211 Y ESCALERA EJES (2-4) PISO 21 A 22 TORRE 4 | 2026-04-23 | 5/2/2026 12:00:00 AM | 9 | 21 | 23.6 | 112 | PLACA | 22.067 | 3 | 112.381
B-19388 NATIVA | 191 | IND. PLACA 3000 PSI | PLACA PISO 22 APTOS 2210-2211 Y ESCALERA EJES (2-4) PISO 21 A 22 TORRE 4 | 2026-04-23 | 5/2/2026 12:00:00 AM | 9 | 21 | 21.8 | 104 | PLACA | 22.067 | 3 | 103.81
B-19388 NATIVA | 191 | IND. PLACA 3000 PSI | ESCALERA P 16EJE 2 PLACA P18 AP 1802-1803 TORRE 5 | 2026-04-23 | 5/2/2026 12:00:00 AM | 9 | 21 | 17.4 | 83 | PLACA | 20.267 | 3 | 82.857
B-19388 NATIVA | 191 | IND. PLACA 3000 PSI | ESCALERA P 16EJE 2 PLACA P18 AP 1802-1803 TORRE 5 | 2026-04-23 | 5/2/2026 12:00:00 AM | 9 | 21 | 20.8 | 99 | PLACA | 20.267 | 3 | 99.048
B-19388 NATIVA | 191 | IND. PLACA 3000 PSI | ESCALERA P 16EJE 2 PLACA P18 AP 1802-1803 TORRE 5 | 2026-04-23 | 5/2/2026 12:00:00 AM | 9 | 21 | 22.6 | 108 | PLACA | 20.267 | 3 | 107.619
B-19388 NATIVA | 191 | IND. PLACA 3000 PSI | PLACA P19 AP 1903 - 1902 + PASILLO + ESCALERA P17 EJE 2 TORRE 5 | 2026-04-30 | 5/9/2026 12:00:00 AM | 9 | 21 | 21.3 | 101 | PLACA | 20.833 | 3 | 101.429
B-19388 NATIVA | 191 | IND. PLACA 3000 PSI | PLACA P19 AP 1903 - 1902 + PASILLO + ESCALERA P17 EJE 2 TORRE 5 | 2026-04-30 | 5/9/2026 12:00:00 AM | 9 | 21 | 20.7 | 99 | PLACA | 20.833 | 3 | 98.571
B-19388 NATIVA | 191 | IND. PLACA 3000 PSI | PLACA P19 AP 1903 - 1902 + PASILLO + ESCALERA P17 EJE 2 TORRE 5 | 2026-04-30 | 5/9/2026 12:00:00 AM | 9 | 21 | 20.5 | 97 | PLACA | 20.833 | 3 | 97.619
B-19388 NATIVA | 191 | IND. PLACA 3000 PSI | PLACA PISO 23 APTOS 2310-2311 Y ESCALERA EJES (2-4) PISO 22 A 23 TORRE 4 | 2026-04-30 | 5/9/2026 12:00:00 AM | 9 | 21 | 20.5 | 98 | PLACA | 19.867 | 3 | 97.619
B-19388 NATIVA | 191 | IND. PLACA 3000 PSI | PLACA PISO 23 APTOS 2310-2311 Y ESCALERA EJES (2-4) PISO 22 A 23 TORRE 4 | 2026-04-30 | 5/9/2026 12:00:00 AM | 9 | 21 | 20.2 | 96 | PLACA | 19.867 | 3 | 96.19
B-19388 NATIVA | 191 | IND. PLACA 3000 PSI | PLACA PISO 23 APTOS 2310-2311 Y ESCALERA EJES (2-4) PISO 22 A 23 TORRE 4 | 2026-04-30 | 5/9/2026 12:00:00 AM | 9 | 21 | 18.9 | 90 | PLACA | 19.867 | 3 | 90
B-19388 NATIVA | 191 | IND. PLACA 3000 PSI | PLACA P20 AP 2003 - 2002 + PASILLO | 2026-05-11 | 5/20/2026 12:00:00 AM | 9 | 21 | 17.3 | 82 | PLACA | 21.767 | 3 | 82.381
B-19388 NATIVA | 191 | IND. PLACA 3000 PSI | PLACA P20 AP 2003 - 2002 + PASILLO | 2026-05-11 | 5/20/2026 12:00:00 AM | 9 | 21 | 27.8 | 132 | PLACA | 21.767 | 3 | 132.381
B-19388 NATIVA | 191 | IND. PLACA 3000 PSI | PLACA P20 AP 2003 - 2002 + PASILLO | 2026-05-11 | 5/20/2026 12:00:00 AM | 9 | 21 | 20.2 | 96 | PLACA | 21.767 | 3 | 96.19
B-19388 NATIVA | 191 | IND. PLACA 3000 PSI | PLACA PISO 25 APTOS 2504-2505 TORRE 4 | 2026-05-11 | 5/20/2026 12:00:00 AM | 9 | 21 | 23.7 | 113 | PLACA | 20.233 | 3 | 112.857
B-19388 NATIVA | 191 | IND. PLACA 3000 PSI | PLACA PISO 25 APTOS 2504-2505 TORRE 4 | 2026-05-11 | 5/20/2026 12:00:00 AM | 9 | 21 | 14.9 | 71 | PLACA | 20.233 | 3 | 70.952
B-19388 NATIVA | 191 | IND. PLACA 3000 PSI | PLACA PISO 25 APTOS 2504-2505 TORRE 4 | 2026-05-11 | 5/20/2026 12:00:00 AM | 9 | 21 | 22.1 | 105 | PLACA | 20.233 | 3 | 105.238
B-19388 NATIVA | 191 | IND. PLACA 3000 PSI | PLACA PISO 28 APTOS 2806-2807 Y ESCALERA EJES (18-20) PISO 26 A 27 TORRE 4 | 2026-06-04 | 6/13/2026 12:00:00 AM | 9 | 21 | 21.3 | 101 | PLACA | 20 | 3 | 101.429
B-19388 NATIVA | 191 | IND. PLACA 3000 PSI | PLACA PISO 28 APTOS 2806-2807 Y ESCALERA EJES (18-20) PISO 26 A 27 TORRE 4 | 2026-06-04 | 6/13/2026 12:00:00 AM | 9 | 21 | 21 | 100 | PLACA | 20 | 3 | 100
B-19388 NATIVA | 191 | IND. PLACA 3000 PSI | PLACA PISO 28 APTOS 2806-2807 Y ESCALERA EJES (18-20) PISO 26 A 27 TORRE 4 | 2026-06-04 | 6/13/2026 12:00:00 AM | 9 | 21 | 17.7 | 84 | PLACA | 20 | 3 | 84.286
B-19388 NATIVA | 191 | IND. PLACA 3000 PSI | PLACA P23 2301-2312 +PASILLO Y ESCALERA P21 EJE 2 TORRE 5 | 2026-06-04 | 6/13/2026 12:00:00 AM | 9 | 21 | 18.7 | 89 | PLACA | 18.8 | 3 | 89.048
B-19388 NATIVA | 191 | IND. PLACA 3000 PSI | PLACA P23 2301-2312 +PASILLO Y ESCALERA P21 EJE 2 TORRE 5 | 2026-06-04 | 6/13/2026 12:00:00 AM | 9 | 21 | 18.9 | 90 | PLACA | 18.8 | 3 | 90
B-19388 NATIVA | 191 | IND. PLACA 3000 PSI | PLACA P23 2301-2312 +PASILLO Y ESCALERA P21 EJE 2 TORRE 5 | 2026-06-04 | 6/13/2026 12:00:00 AM | 9 | 21 | 18.8 | 89 | PLACA | 18.8 | 3 | 89.524
B-19388 NATIVA | 191 | EVOLUTION 5000 PSI | MUROS PISO 1 APTOS 106-107 TORRE 4 | 2025-09-19 | 9/27/2025 12:00:00 AM | 8 | 35 | 26.5 | 76 | MURO | 26.733 | 3 | 75.714
B-19388 NATIVA | 191 | EVOLUTION 5000 PSI | MUROS PISO 1 APTOS 106-107 TORRE 4 | 2025-09-19 | 9/27/2025 12:00:00 AM | 8 | 35 | 26.1 | 74 | MURO | 26.733 | 3 | 74.571
B-19388 NATIVA | 191 | EVOLUTION 5000 PSI | MUROS PISO 1 APTOS 106-107 TORRE 4 | 2025-09-19 | 9/27/2025 12:00:00 AM | 8 | 35 | 27.6 | 79 | MURO | 26.733 | 3 | 78.857
B-19388 NATIVA | 191 | EVOLUTION 5000 PSI | MUROS PISO 2 ZONA DE LAVADO Y DEPOSITOS TORRE 4 | 2025-10-08 | 10/16/2025 12:00:00 AM | 8 | 35 | 30.6 | 87 | MURO | 32.733 | 3 | 87.429
B-19388 NATIVA | 191 | EVOLUTION 5000 PSI | MUROS PISO 2 ZONA DE LAVADO Y DEPOSITOS TORRE 4 | 2025-10-08 | 10/16/2025 12:00:00 AM | 8 | 35 | 30.1 | 86 | MURO | 32.733 | 3 | 86
B-19388 NATIVA | 191 | EVOLUTION 5000 PSI | MUROS PISO 2 ZONA DE LAVADO Y DEPOSITOS TORRE 4 | 2025-10-08 | 10/16/2025 12:00:00 AM | 8 | 35 | 37.5 | 107 | MURO | 32.733 | 3 | 107.143
B-19388 NATIVA | 191 | EVOLUTION 5000 PSI | MUROS P3 AP 308-309 TORRE 5 | 2025-12-01 | 12/9/2025 12:00:00 AM | 8 | 35 | 32 | 92 | MURO | 32 | 3 | 91.429
B-19388 NATIVA | 191 | EVOLUTION 5000 PSI | MUROS P3 AP 308-309 TORRE 5 | 2025-12-01 | 12/9/2025 12:00:00 AM | 8 | 35 | 32.5 | 93 | MURO | 32 | 3 | 92.857
B-19388 NATIVA | 191 | EVOLUTION 5000 PSI | MUROS P3 AP 308-309 TORRE 5 | 2025-12-01 | 12/9/2025 12:00:00 AM | 8 | 35 | 31.5 | 90 | MURO | 32 | 3 | 90
B-19388 NATIVA | 191 | EVOLUTION 5000 PSI | MUROS PISO 8 APTO 802 Y 803 TORRE 4 | 2025-12-01 | 12/9/2025 12:00:00 AM | 8 | 35 | 27.5 | 79 | MURO | 26.4 | 3 | 78.571
B-19388 NATIVA | 191 | EVOLUTION 5000 PSI | MUROS PISO 8 APTO 802 Y 803 TORRE 4 | 2025-12-01 | 12/9/2025 12:00:00 AM | 8 | 35 | 25.4 | 72 | MURO | 26.4 | 3 | 72.571
B-19388 NATIVA | 191 | EVOLUTION 5000 PSI | MUROS PISO 8 APTO 802 Y 803 TORRE 4 | 2025-12-01 | 12/9/2025 12:00:00 AM | 8 | 35 | 26.3 | 75 | MURO | 26.4 | 3 | 75.143
B-19388 NATIVA | 191 | AUTOCOMPACTANTE 5000 GF | MUROS PISO 9 APTO 906 Y 907 TORRE 4 | 2025-12-11 | 12/19/2025 12:00:00 AM | 8 | 35 | 28.5 | 81 | MURO | 28.733 | 3 | 81.429
B-19388 NATIVA | 191 | AUTOCOMPACTANTE 5000 GF | MUROS PISO 9 APTO 906 Y 907 TORRE 4 | 2025-12-11 | 12/19/2025 12:00:00 AM | 8 | 35 | 28.9 | 82 | MURO | 28.733 | 3 | 82.571
B-19388 NATIVA | 191 | AUTOCOMPACTANTE 5000 GF | MUROS PISO 9 APTO 906 Y 907 TORRE 4 | 2025-12-11 | 12/19/2025 12:00:00 AM | 8 | 35 | 28.8 | 82 | MURO | 28.733 | 3 | 82.286
B-19388 NATIVA | 191 | AUTOCOMPACTANTE 5000 GF | MUROS P4 AP 408-409 TORRE 5 | 2025-12-11 | 12/19/2025 12:00:00 AM | 8 | 35 | 37.2 | 106 | MURO | 26.667 | 3 | 106.286
B-19388 NATIVA | 191 | AUTOCOMPACTANTE 5000 GF | MUROS P4 AP 408-409 TORRE 5 | 2025-12-11 | 12/19/2025 12:00:00 AM | 8 | 35 | 16.3 | 46 | MURO | 26.667 | 3 | 46.571
B-19388 NATIVA | 191 | AUTOCOMPACTANTE 5000 GF | MUROS P4 AP 408-409 TORRE 5 | 2025-12-11 | 12/19/2025 12:00:00 AM | 8 | 35 | 26.5 | 76 | MURO | 26.667 | 3 | 75.714
B-19388 NATIVA | 191 | EVOLUTION 5000 PSI | MUROS P6 AP 603-602 TORRE 5 | 2026-01-21 | 1/29/2026 12:00:00 AM | 8 | 35 | 36.2 | 103 | MURO | 34.5 | 3 | 103.429
B-19388 NATIVA | 191 | EVOLUTION 5000 PSI | MUROS P6 AP 603-602 TORRE 5 | 2026-01-21 | 1/29/2026 12:00:00 AM | 8 | 35 | 33 | 94 | MURO | 34.5 | 3 | 94.286
B-19388 NATIVA | 191 | EVOLUTION 5000 PSI | MUROS P6 AP 603-602 TORRE 5 | 2026-01-21 | 1/29/2026 12:00:00 AM | 8 | 35 | 34.3 | 98 | MURO | 34.5 | 3 | 98
B-19388 NATIVA | 191 | EVOLUTION 5000 PSI | MUROS P7 AP 703-702 TORRE 5 | 2026-01-28 | 2/5/2026 12:00:00 AM | 8 | 35 | 41.4 | 118 | MURO | 39.967 | 3 | 118.286
B-19388 NATIVA | 191 | EVOLUTION 5000 PSI | MUROS P7 AP 703-702 TORRE 5 | 2026-01-28 | 2/5/2026 12:00:00 AM | 8 | 35 | 40.9 | 117 | MURO | 39.967 | 3 | 116.857
B-19388 NATIVA | 191 | EVOLUTION 5000 PSI | MUROS P7 AP 703-702 TORRE 5 | 2026-01-28 | 2/5/2026 12:00:00 AM | 8 | 35 | 37.6 | 107 | MURO | 39.967 | 3 | 107.429
B-19388 NATIVA | 191 | IND. MURO 5000 GF | MUROS PISO 11 APTO 1110 Y 1111 TORRE 4 | 2026-01-28 | 2/5/2026 12:00:00 AM | 8 | 35 | 34.7 | 99 | MURO | 36.267 | 3 | 99.143
B-19388 NATIVA | 191 | IND. MURO 5000 GF | MUROS PISO 11 APTO 1110 Y 1111 TORRE 4 | 2026-01-28 | 2/5/2026 12:00:00 AM | 8 | 35 | 35.9 | 102 | MURO | 36.267 | 3 | 102.571
B-19388 NATIVA | 191 | IND. MURO 5000 GF | MUROS PISO 11 APTO 1110 Y 1111 TORRE 4 | 2026-01-28 | 2/5/2026 12:00:00 AM | 8 | 35 | 38.2 | 109 | MURO | 36.267 | 3 | 109.143
B-19388 NATIVA | 191 | EVOLUTION 5000 PSI | MUROS P8 AP 803-802 TORRE 5 | 2026-02-04 | 2/12/2026 12:00:00 AM | 8 | 35 | 34 | 97 | MURO | 32.967 | 3 | 97.143
B-19388 NATIVA | 191 | EVOLUTION 5000 PSI | MUROS P8 AP 803-802 TORRE 5 | 2026-02-04 | 2/12/2026 12:00:00 AM | 8 | 35 | 33.8 | 96 | MURO | 32.967 | 3 | 96.571
B-19388 NATIVA | 191 | EVOLUTION 5000 PSI | MUROS P8 AP 803-802 TORRE 5 | 2026-02-04 | 2/12/2026 12:00:00 AM | 8 | 35 | 31.1 | 89 | MURO | 32.967 | 3 | 88.857
B-19388 NATIVA | 191 | IND. MURO 5000 GF | MUROS PISO 12 APTO 1208 Y 1209 TORRE 4 | 2026-02-04 | 2/12/2026 12:00:00 AM | 8 | 35 | 30.8 | 88 | MURO | 32.7 | 3 | 88
B-19388 NATIVA | 191 | IND. MURO 5000 GF | MUROS PISO 12 APTO 1208 Y 1209 TORRE 4 | 2026-02-04 | 2/12/2026 12:00:00 AM | 8 | 35 | 32 | 92 | MURO | 32.7 | 3 | 91.429
B-19388 NATIVA | 191 | IND. MURO 5000 GF | MUROS PISO 12 APTO 1208 Y 1209 TORRE 4 | 2026-02-04 | 2/12/2026 12:00:00 AM | 8 | 35 | 35.3 | 101 | MURO | 32.7 | 3 | 100.857
B-19388 NATIVA | 191 | EVOLUTION 5000 PSI | MUROS P9 AP 903-902 TORRE 5 | 2026-02-11 | 2/19/2026 12:00:00 AM | 8 | 35 | 31 | 88 | MURO | 33.167 | 3 | 88.571
B-19388 NATIVA | 191 | EVOLUTION 5000 PSI | MUROS P9 AP 903-902 TORRE 5 | 2026-02-11 | 2/19/2026 12:00:00 AM | 8 | 35 | 33.6 | 96 | MURO | 33.167 | 3 | 96
B-19388 NATIVA | 191 | EVOLUTION 5000 PSI | MUROS P9 AP 903-902 TORRE 5 | 2026-02-11 | 2/19/2026 12:00:00 AM | 8 | 35 | 34.9 | 100 | MURO | 33.167 | 3 | 99.714
B-19388 NATIVA | 191 | IND. MURO 5000 GF | MUROS PISO 14 APTO 1408 Y 1409 TORRE 4 | 2026-02-18 | 2/26/2026 12:00:00 AM | 8 | 35 | 30.8 | 88 | MURO | 33.233 | 3 | 88
B-19388 NATIVA | 191 | IND. MURO 5000 GF | MUROS PISO 14 APTO 1408 Y 1409 TORRE 4 | 2026-02-18 | 2/26/2026 12:00:00 AM | 8 | 35 | 32.5 | 93 | MURO | 33.233 | 3 | 92.857
B-19388 NATIVA | 191 | IND. MURO 5000 GF | MUROS PISO 14 APTO 1408 Y 1409 TORRE 4 | 2026-02-18 | 2/26/2026 12:00:00 AM | 8 | 35 | 36.4 | 104 | MURO | 33.233 | 3 | 104
B-19388 NATIVA | 191 | IND. MURO 5000 GF | MUROS AP 1106-1107 TORRE 5 | 2026-03-03 | 3/11/2026 12:00:00 AM | 8 | 35 | 33.3 | 95 | MURO | 33.533 | 3 | 95.143
B-19388 NATIVA | 191 | IND. MURO 5000 GF | MUROS AP 1106-1107 TORRE 5 | 2026-03-03 | 3/11/2026 12:00:00 AM | 8 | 35 | 33.9 | 97 | MURO | 33.533 | 3 | 96.857
B-19388 NATIVA | 191 | IND. MURO 5000 GF | MUROS AP 1106-1107 TORRE 5 | 2026-03-03 | 3/11/2026 12:00:00 AM | 8 | 35 | 33.4 | 95 | MURO | 33.533 | 3 | 95.429
B-19388 NATIVA | 191 | IND. MURO 5000 GF | MUROS PISO 16 APTO 1606 Y 1607 TORRE 4 | 2026-03-03 | 3/11/2026 12:00:00 AM | 8 | 35 | 33.8 | 96 | MURO | 33.367 | 3 | 96.571
B-19388 NATIVA | 191 | IND. MURO 5000 GF | MUROS PISO 16 APTO 1606 Y 1607 TORRE 4 | 2026-03-03 | 3/11/2026 12:00:00 AM | 8 | 35 | 33.1 | 94 | MURO | 33.367 | 3 | 94.571
B-19388 NATIVA | 191 | IND. MURO 5000 GF | MUROS PISO 16 APTO 1606 Y 1607 TORRE 4 | 2026-03-03 | 3/11/2026 12:00:00 AM | 8 | 35 | 33.2 | 95 | MURO | 33.367 | 3 | 94.857
B-19388 NATIVA | 191 | IND. MURO 5000 GF | MUROS AP 1206-1207 TORRE 5 | 2026-03-10 | 3/18/2026 12:00:00 AM | 8 | 35 | 30.8 | 88 | MURO | 30.633 | 3 | 88
B-19388 NATIVA | 191 | IND. MURO 5000 GF | MUROS AP 1206-1207 TORRE 5 | 2026-03-10 | 3/18/2026 12:00:00 AM | 8 | 35 | 29.7 | 85 | MURO | 30.633 | 3 | 84.857
B-19388 NATIVA | 191 | IND. MURO 5000 GF | MUROS AP 1206-1207 TORRE 5 | 2026-03-10 | 3/18/2026 12:00:00 AM | 8 | 35 | 31.4 | 90 | MURO | 30.633 | 3 | 89.714
B-19388 NATIVA | 191 | IND. MURO 5000 GF | MUROS PISO 17 APTO 1702 Y 1703 TORRE 4 | 2026-03-10 | 3/18/2026 12:00:00 AM | 8 | 35 | 27.3 | 78 | MURO | 29.333 | 3 | 78
B-19388 NATIVA | 191 | IND. MURO 5000 GF | MUROS PISO 17 APTO 1702 Y 1703 TORRE 4 | 2026-03-10 | 3/18/2026 12:00:00 AM | 8 | 35 | 31.3 | 89 | MURO | 29.333 | 3 | 89.429
B-19388 NATIVA | 191 | IND. MURO 5000 GF | MUROS PISO 17 APTO 1702 Y 1703 TORRE 4 | 2026-03-10 | 3/18/2026 12:00:00 AM | 8 | 35 | 29.4 | 84 | MURO | 29.333 | 3 | 84
B-19388 NATIVA | 191 | IND. MURO 5000 GF | MUROS PISO 18 APTO 1804 Y 1805 TORRE 4 | 2026-03-16 | 3/24/2026 12:00:00 AM | 8 | 35 | 34.7 | 99 | MURO | 30.933 | 3 | 99.143
B-19388 NATIVA | 191 | IND. MURO 5000 GF | MUROS PISO 18 APTO 1804 Y 1805 TORRE 4 | 2026-03-16 | 3/24/2026 12:00:00 AM | 8 | 35 | 28.2 | 80 | MURO | 30.933 | 3 | 80.571
B-19388 NATIVA | 191 | IND. MURO 5000 GF | MUROS PISO 18 APTO 1804 Y 1805 TORRE 4 | 2026-03-16 | 3/24/2026 12:00:00 AM | 8 | 35 | 29.9 | 85 | MURO | 30.933 | 3 | 85.429
B-19388 NATIVA | 191 | IND. MURO 5000 GF | MUROS P1711-1710 TORRE 5 | 2026-04-24 | 5/2/2026 12:00:00 AM | 8 | 35 | 43.5 | 124 | MURO | 41.267 | 3 | 124.286
B-19388 NATIVA | 191 | IND. MURO 5000 GF | MUROS P1711-1710 TORRE 5 | 2026-04-24 | 5/2/2026 12:00:00 AM | 8 | 35 | 39.4 | 113 | MURO | 41.267 | 3 | 112.571
B-19388 NATIVA | 191 | IND. MURO 5000 GF | MUROS P1711-1710 TORRE 5 | 2026-04-24 | 5/2/2026 12:00:00 AM | 8 | 35 | 40.9 | 117 | MURO | 41.267 | 3 | 116.857
B-19388 NATIVA | 191 | IND. MURO 5000 GF | MUROS P1911-1910 TORRE 5 | 2026-05-12 | 5/20/2026 12:00:00 AM | 8 | 35 | 31.5 | 90 | MURO | 33.567 | 3 | 90
B-19388 NATIVA | 191 | IND. MURO 5000 GF | MUROS P1911-1910 TORRE 5 | 2026-05-12 | 5/20/2026 12:00:00 AM | 8 | 35 | 34.1 | 97 | MURO | 33.567 | 3 | 97.429
B-19388 NATIVA | 191 | IND. MURO 5000 GF | MUROS P1911-1910 TORRE 5 | 2026-05-12 | 5/20/2026 12:00:00 AM | 8 | 35 | 35.1 | 100 | MURO | 33.567 | 3 | 100.286
B-19388 NATIVA | 190.5 | TREMIE 4500 | PILOTE 72 TORRE 4 | 2025-04-07 | 4/15/2025 12:00:00 AM | 8 | 31 | 31.5 | 102 |  | 32.2 | 3 | 101.613
B-19388 NATIVA | 190.5 | TREMIE 4500 | PILOTE 72 TORRE 4 | 2025-04-07 | 4/15/2025 12:00:00 AM | 8 | 31 | 30.2 | 97 |  | 32.2 | 3 | 97.419
B-19388 NATIVA | 190.5 | TREMIE 4500 | PILOTE 72 TORRE 4 | 2025-04-07 | 4/15/2025 12:00:00 AM | 8 | 31 | 34.9 | 112 |  | 32.2 | 3 | 112.581
B-19388 NATIVA | 190.5 | TREMIE 4500 | PILOTE 28 TORRE 4 | 2025-04-15 | 4/23/2025 12:00:00 AM | 8 | 31 | 19.8 | 64 |  | 20.333 | 3 | 63.871
B-19388 NATIVA | 190.5 | TREMIE 4500 | PILOTE 28 TORRE 4 | 2025-04-15 | 4/23/2025 12:00:00 AM | 8 | 31 | 20.5 | 66 |  | 20.333 | 3 | 66.129
B-19388 NATIVA | 190.5 | TREMIE 4500 | PILOTE 28 TORRE 4 | 2025-04-15 | 4/23/2025 12:00:00 AM | 8 | 31 | 20.7 | 67 |  | 20.333 | 3 | 66.774
B-19388 NATIVA | 190.5 | TREMIE 4500 | PILOTE 76 TORRE 4 | 2025-05-14 | 5/22/2025 12:00:00 AM | 8 | 31 | 31.5 | 102 |  | 28.433 | 3 | 101.613
B-19388 NATIVA | 190.5 | TREMIE 4500 | PILOTE 76 TORRE 4 | 2025-05-14 | 5/22/2025 12:00:00 AM | 8 | 31 | 27.1 | 87 |  | 28.433 | 3 | 87.419
B-19388 NATIVA | 190.5 | TREMIE 4500 | PILOTE 76 TORRE 4 | 2025-05-14 | 5/22/2025 12:00:00 AM | 8 | 31 | 26.7 | 86 |  | 28.433 | 3 | 86.129
B-19388 NATIVA | 190.5 | TREMIE 4500 | PILOTE 8 TORRE 5 | 2025-05-14 | 5/22/2025 12:00:00 AM | 8 | 31 | 21.4 | 69 |  | 20.733 | 3 | 69.032
B-19388 NATIVA | 190.5 | TREMIE 4500 | PILOTE 8 TORRE 5 | 2025-05-14 | 5/22/2025 12:00:00 AM | 8 | 31 | 21.9 | 70 |  | 20.733 | 3 | 70.645
B-19388 NATIVA | 190.5 | TREMIE 4500 | PILOTE 8 TORRE 5 | 2025-05-14 | 5/22/2025 12:00:00 AM | 8 | 31 | 18.9 | 61 |  | 20.733 | 3 | 60.968
B-19388 NATIVA | 190.5 | TREMIE 4500 | PILOTE 9 TORRE 5 | 2025-05-20 | 5/28/2025 12:00:00 AM | 8 | 31 | 24 | 77 |  | 23.233 | 3 | 77.419
B-19388 NATIVA | 190.5 | TREMIE 4500 | PILOTE 9 TORRE 5 | 2025-05-20 | 5/28/2025 12:00:00 AM | 8 | 31 | 23.2 | 75 |  | 23.233 | 3 | 74.839
B-19388 NATIVA | 190.5 | TREMIE 4500 | PILOTE 9 TORRE 5 | 2025-05-20 | 5/28/2025 12:00:00 AM | 8 | 31 | 22.5 | 72 |  | 23.233 | 3 | 72.581
B-19388 NATIVA | 190.5 | TREMIE 4500 | PILOTES 40 TORRE 5 Y 44 TORRE 4 | 2025-05-20 | 5/28/2025 12:00:00 AM | 8 | 31 | 23.2 | 75 |  | 21.1 | 3 | 74.839
B-19388 NATIVA | 190.5 | TREMIE 4500 | PILOTES 40 TORRE 5 Y 44 TORRE 4 | 2025-05-20 | 5/28/2025 12:00:00 AM | 8 | 31 | 19.5 | 63 |  | 21.1 | 3 | 62.903
B-19388 NATIVA | 190.5 | TREMIE 4500 | PILOTES 40 TORRE 5 Y 44 TORRE 4 | 2025-05-20 | 5/28/2025 12:00:00 AM | 8 | 31 | 20.6 | 66 |  | 21.1 | 3 | 66.452
B-19388 NATIVA | 190.5 | TREMIE 4500 | PILOTE 22 TORRE 4 | 2025-05-27 | 6/4/2025 12:00:00 AM | 8 | 31 | 25.5 | 82 |  | 26.6 | 3 | 82.258
B-19388 NATIVA | 190.5 | TREMIE 4500 | PILOTE 22 TORRE 4 | 2025-05-27 | 6/4/2025 12:00:00 AM | 8 | 31 | 24.9 | 80 |  | 26.6 | 3 | 80.323
B-19388 NATIVA | 190.5 | TREMIE 4500 | PILOTE 22 TORRE 4 | 2025-05-27 | 6/4/2025 12:00:00 AM | 8 | 31 | 29.4 | 95 |  | 26.6 | 3 | 94.839
B-19388 NATIVA | 190.5 | TREMIE 4500 | PILOTES 79 TORRE 4 Y 4 TORRE 5 | 2025-05-27 | 6/4/2025 12:00:00 AM | 8 | 31 | 22.1 | 71 |  | 19 | 3 | 71.29
B-19388 NATIVA | 190.5 | TREMIE 4500 | PILOTES 79 TORRE 4 Y 4 TORRE 5 | 2025-05-27 | 6/4/2025 12:00:00 AM | 8 | 31 | 10.9 | 35 |  | 19 | 3 | 35.161
B-19388 NATIVA | 190.5 | TREMIE 4500 | PILOTES 79 TORRE 4 Y 4 TORRE 5 | 2025-05-27 | 6/4/2025 12:00:00 AM | 8 | 31 | 24 | 77 |  | 19 | 3 | 77.419
B-19388 NATIVA | 190.5 | TREMIE 4500 | PILOTES 26 TORRE 4 Y 28 TORRE 5 | 2025-06-04 | 6/12/2025 12:00:00 AM | 8 | 31 | 22 | 71 |  | 22 | 3 | 70.968
B-19388 NATIVA | 190.5 | TREMIE 4500 | PILOTES 26 TORRE 4 Y 28 TORRE 5 | 2025-06-04 | 6/12/2025 12:00:00 AM | 8 | 31 | 21.1 | 68 |  | 22 | 3 | 68.065
B-19388 NATIVA | 190.5 | TREMIE 4500 | PILOTES 26 TORRE 4 Y 28 TORRE 5 | 2025-06-04 | 6/12/2025 12:00:00 AM | 8 | 31 | 22.9 | 74 |  | 22 | 3 | 73.871
B-19388 NATIVA | 190.5 | TREMIE 4500 | PILOTES 22-60 TORRE 5 | 2025-06-19 | 6/27/2025 12:00:00 AM | 8 | 31 | 24.6 | 79 |  | 27 | 3 | 79.355
B-19388 NATIVA | 190.5 | TREMIE 4500 | PILOTES 22-60 TORRE 5 | 2025-06-19 | 6/27/2025 12:00:00 AM | 8 | 31 | 29.9 | 96 |  | 27 | 3 | 96.452
B-19388 NATIVA | 190.5 | TREMIE 4500 | PILOTES 22-60 TORRE 5 | 2025-06-19 | 6/27/2025 12:00:00 AM | 8 | 31 | 26.5 | 85 |  | 27 | 3 | 85.484
B-19388 NATIVA | 190.5 | TREMIE 4500 | PILOTE 85 TORRE 5 | 2025-07-01 | 7/9/2025 12:00:00 AM | 8 | 31 | 22.5 | 72 |  | 23.133 | 3 | 72.581
B-19388 NATIVA | 190.5 | TREMIE 4500 | PILOTE 85 TORRE 5 | 2025-07-01 | 7/9/2025 12:00:00 AM | 8 | 31 | 22.9 | 74 |  | 23.133 | 3 | 73.871
B-19388 NATIVA | 190.5 | TREMIE 4500 | PILOTE 85 TORRE 5 | 2025-07-01 | 7/9/2025 12:00:00 AM | 8 | 31 | 24 | 78 |  | 23.133 | 3 | 77.419
B-19388 NATIVA | 190.5 | TREMIE 4500 | PILOTES 55-77 TORRE 5 | 2025-07-08 | 7/16/2025 12:00:00 AM | 8 | 31 | 20.7 | 67 |  | 23.733 | 3 | 66.774
B-19388 NATIVA | 190.5 | TREMIE 4500 | PILOTES 55-77 TORRE 5 | 2025-07-08 | 7/16/2025 12:00:00 AM | 8 | 31 | 26 | 84 |  | 23.733 | 3 | 83.871
B-19388 NATIVA | 190.5 | TREMIE 4500 | PILOTES 55-77 TORRE 5 | 2025-07-08 | 7/16/2025 12:00:00 AM | 8 | 31 | 24.5 | 79 |  | 23.733 | 3 | 79.032
B-19388 NATIVA | 190.5 | IND. MURO 4000 GF | CIMENTACION EJES (3-6) (A-J) TORRE 5 | 2025-09-19 | 9/27/2025 12:00:00 AM | 8 | 28 | 30.3 | 108 |  | 30.367 | 3 | 108.214
B-19388 NATIVA | 190.5 | IND. MURO 4000 GF | CIMENTACION EJES (3-6) (A-J) TORRE 5 | 2025-09-19 | 9/27/2025 12:00:00 AM | 8 | 28 | 29.6 | 106 |  | 30.367 | 3 | 105.714
B-19388 NATIVA | 190.5 | IND. MURO 4000 GF | CIMENTACION EJES (3-6) (A-J) TORRE 5 | 2025-09-19 | 9/27/2025 12:00:00 AM | 8 | 28 | 31.2 | 112 |  | 30.367 | 3 | 111.429
B-19388 NATIVA | 190.5 | IND. MURO 4000 GF | CIMENTACION EJES (1-3) (A-J) TORRE 5 | 2025-09-19 | 9/27/2025 12:00:00 AM | 8 | 28 | 29.4 | 105 |  | 27.667 | 3 | 105
B-19388 NATIVA | 190.5 | IND. MURO 4000 GF | CIMENTACION EJES (1-3) (A-J) TORRE 5 | 2025-09-19 | 9/27/2025 12:00:00 AM | 8 | 28 | 28.4 | 102 |  | 27.667 | 3 | 101.429
B-19388 NATIVA | 190.5 | IND. MURO 4000 GF | CIMENTACION EJES (1-3) (A-J) TORRE 5 | 2025-09-19 | 9/27/2025 12:00:00 AM | 8 | 28 | 25.2 | 90 |  | 27.667 | 3 | 90
B-19388 NATIVA | 191 | IND. MURO 4000 PSI | PLACA PISO 1 EJES (1-9)(A-J) TORRE 5 | 2025-10-08 | 10/16/2025 12:00:00 AM | 8 | 28 | 23.9 | 85 | PLACA | 23.467 | 3 | 85.357
B-19388 NATIVA | 191 | IND. MURO 4000 PSI | PLACA PISO 1 EJES (1-9)(A-J) TORRE 5 | 2025-10-08 | 10/16/2025 12:00:00 AM | 8 | 28 | 23.6 | 84 | PLACA | 23.467 | 3 | 84.286
B-19388 NATIVA | 191 | IND. MURO 4000 PSI | PLACA PISO 1 EJES (1-9)(A-J) TORRE 5 | 2025-10-08 | 10/16/2025 12:00:00 AM | 8 | 28 | 22.9 | 82 | PLACA | 23.467 | 3 | 81.786
B-19388 NATIVA | 191 | IND MUROS 4000 PSI | MUROS ESCALERAS PISO 1 SALON COMUNAL 3 | 2026-01-21 | 1/29/2026 12:00:00 AM | 8 | 28 | 26.4 | 94 | MURO | 29.133 | 3 | 94.286
B-19388 NATIVA | 191 | IND MUROS 4000 PSI | MUROS ESCALERAS PISO 1 SALON COMUNAL 3 | 2026-01-21 | 1/29/2026 12:00:00 AM | 8 | 28 | 30.8 | 110 | MURO | 29.133 | 3 | 110
B-19388 NATIVA | 191 | IND MUROS 4000 PSI | MUROS ESCALERAS PISO 1 SALON COMUNAL 3 | 2026-01-21 | 1/29/2026 12:00:00 AM | 8 | 28 | 30.2 | 108 | MURO | 29.133 | 3 | 107.857
B-19388 NATIVA | 191 | IND. MURO GF 4000 PSI | COLUMNAS SOTANO B-5, C-9 Y D-9 | 2026-01-28 | 2/5/2026 12:00:00 AM | 8 | 28 | 29.3 | 105 |  | 27.467 | 3 | 104.643
B-19388 NATIVA | 191 | IND. MURO GF 4000 PSI | COLUMNAS SOTANO B-5, C-9 Y D-9 | 2026-01-28 | 2/5/2026 12:00:00 AM | 8 | 28 | 25.4 | 91 |  | 27.467 | 3 | 90.714
B-19388 NATIVA | 191 | IND. MURO GF 4000 PSI | COLUMNAS SOTANO B-5, C-9 Y D-9 | 2026-01-28 | 2/5/2026 12:00:00 AM | 8 | 28 | 27.7 | 99 |  | 27.467 | 3 | 98.929
B-19388 NATIVA | 191 | IND MURO 4000 PSI GF | COLUMNAS PISO 1 EJES A-5 Y B-5 COMUNAL 3 | 2026-02-04 | 2/12/2026 12:00:00 AM | 8 | 28 | 29.7 | 106 |  | 29.667 | 3 | 106.071
B-19388 NATIVA | 191 | IND MURO 4000 PSI GF | COLUMNAS PISO 1 EJES A-5 Y B-5 COMUNAL 3 | 2026-02-04 | 2/12/2026 12:00:00 AM | 8 | 28 | 29.5 | 105 |  | 29.667 | 3 | 105.357
B-19388 NATIVA | 191 | IND MURO 4000 PSI GF | COLUMNAS PISO 1 EJES A-5 Y B-5 COMUNAL 3 | 2026-02-04 | 2/12/2026 12:00:00 AM | 8 | 28 | 29.8 | 106 |  | 29.667 | 3 | 106.429
B-19388 NATIVA | 191 | CONVENCIONAL 4000 PSI GC | MURO CONTENCION PARTE SUPERIOR COSTADO SUR EJE 5-6 SALON COMUNAL 3 | 2026-02-11 | 2/19/2026 12:00:00 AM | 8 | 28 | 28.7 | 102 | MURO | 27.433 | 3 | 102.5
B-19388 NATIVA | 191 | CONVENCIONAL 4000 PSI GC | MURO CONTENCION PARTE SUPERIOR COSTADO SUR EJE 5-6 SALON COMUNAL 3 | 2026-02-11 | 2/19/2026 12:00:00 AM | 8 | 28 | 27.5 | 98 | MURO | 27.433 | 3 | 98.214
B-19388 NATIVA | 191 | CONVENCIONAL 4000 PSI GC | MURO CONTENCION PARTE SUPERIOR COSTADO SUR EJE 5-6 SALON COMUNAL 3 | 2026-02-11 | 2/19/2026 12:00:00 AM | 8 | 28 | 26.1 | 93 | MURO | 27.433 | 3 | 93.214
B-19388 NATIVA | 191 | CONVENCIONAL 4000 PSI GC | PLACA PISO 1 EJES A-C 5 -6 | 2026-02-18 | 2/26/2026 12:00:00 AM | 8 | 28 | 25.8 | 92 | PLACA | 26.7 | 3 | 92.143
B-19388 NATIVA | 191 | CONVENCIONAL 4000 PSI GC | PLACA PISO 1 EJES A-C 5 -6 | 2026-02-18 | 2/26/2026 12:00:00 AM | 8 | 28 | 25.9 | 93 | PLACA | 26.7 | 3 | 92.5
B-19388 NATIVA | 191 | CONVENCIONAL 4000 PSI GC | PLACA PISO 1 EJES A-C 5 -6 | 2026-02-18 | 2/26/2026 12:00:00 AM | 8 | 28 | 28.4 | 101 | PLACA | 26.7 | 3 | 101.429
B-19388 NATIVA | 191 | CONVENCIONAL 4000 PSI GC | MURO CONTENCION PARTE INFERIOR COSTADO SUR EJES 6-7 SALON COMUNAL 3 | 2026-03-10 | 3/18/2026 12:00:00 AM | 8 | 28 | 37 | 132 | MURO | 36.8 | 3 | 132.143
B-19388 NATIVA | 191 | CONVENCIONAL 4000 PSI GC | MURO CONTENCION PARTE INFERIOR COSTADO SUR EJES 6-7 SALON COMUNAL 3 | 2026-03-10 | 3/18/2026 12:00:00 AM | 8 | 28 | 34.5 | 123 | MURO | 36.8 | 3 | 123.214
B-19388 NATIVA | 191 | CONVENCIONAL 4000 PSI GC | MURO CONTENCION PARTE INFERIOR COSTADO SUR EJES 6-7 SALON COMUNAL 3 | 2026-03-10 | 3/18/2026 12:00:00 AM | 8 | 28 | 38.9 | 139 | MURO | 36.8 | 3 | 138.929
B-19388 NATIVA | 191 | IND. MURO 4000 GF | MUROS PISO 22 APTO 2201 Y 2212 TORRE 4 | 2026-04-24 | 5/2/2026 12:00:00 AM | 8 | 28 | 31.1 | 111 | MURO | 31.6 | 3 | 111.071
B-19388 NATIVA | 191 | IND. MURO 4000 GF | MUROS PISO 22 APTO 2201 Y 2212 TORRE 4 | 2026-04-24 | 5/2/2026 12:00:00 AM | 8 | 28 | 31.8 | 114 | MURO | 31.6 | 3 | 113.571
B-19388 NATIVA | 191 | IND. MURO 4000 GF | MUROS PISO 22 APTO 2201 Y 2212 TORRE 4 | 2026-04-24 | 5/2/2026 12:00:00 AM | 8 | 28 | 31.9 | 114 | MURO | 31.6 | 3 | 113.929
B-19388 NATIVA | 191 | IND. MURO 4000 GF | MUROS PISO 24 APTOS 2408 Y 2409 TORRE 4 | 2026-05-12 | 5/20/2026 12:00:00 AM | 8 | 28 | 27.9 | 99 | MURO | 27.8 | 3 | 99.643
B-19388 NATIVA | 191 | IND. MURO 4000 GF | MUROS PISO 24 APTOS 2408 Y 2409 TORRE 4 | 2026-05-12 | 5/20/2026 12:00:00 AM | 8 | 28 | 29.5 | 105 | MURO | 27.8 | 3 | 105.357
B-19388 NATIVA | 191 | IND. MURO 4000 GF | MUROS PISO 24 APTOS 2408 Y 2409 TORRE 4 | 2026-05-12 | 5/20/2026 12:00:00 AM | 8 | 28 | 26 | 93 | MURO | 27.8 | 3 | 92.857
B-19388 NATIVA | 191 | CONVENCIONAL 4000 PSI GC | MURO DE CONTENCION - ALTURA 1 - EJE A ENTRE 9 Y 10 | 2026-05-12 | 5/20/2026 12:00:00 AM | 8 | 28 | 23.6 | 84 | MURO | 25.667 | 3 | 84.286
B-19388 NATIVA | 191 | CONVENCIONAL 4000 PSI GC | MURO DE CONTENCION - ALTURA 1 - EJE A ENTRE 9 Y 10 | 2026-05-12 | 5/20/2026 12:00:00 AM | 8 | 28 | 28.1 | 100 | MURO | 25.667 | 3 | 100.357
B-19388 NATIVA | 191 | CONVENCIONAL 4000 PSI GC | MURO DE CONTENCION - ALTURA 1 - EJE A ENTRE 9 Y 10 | 2026-05-12 | 5/20/2026 12:00:00 AM | 8 | 28 | 25.3 | 90 | MURO | 25.667 | 3 | 90.357
B-19388 NATIVA | 191 | IND. MURO 4000 GF | MUROS P21 AP 2103-2102 TORRE 5 | 2026-05-22 | 5/30/2026 12:00:00 AM | 8 | 28 | 33.6 | 120 | MURO | 36.333 | 3 | 120
B-19388 NATIVA | 191 | IND. MURO 4000 GF | MUROS P21 AP 2103-2102 TORRE 5 | 2026-05-22 | 5/30/2026 12:00:00 AM | 8 | 28 | 37.8 | 135 | MURO | 36.333 | 3 | 135
B-19388 NATIVA | 191 | IND. MURO 4000 GF | MUROS P21 AP 2103-2102 TORRE 5 | 2026-05-22 | 5/30/2026 12:00:00 AM | 8 | 28 | 37.6 | 134 | MURO | 36.333 | 3 | 134.286
B-19388 NATIVA | 191 | IND. MURO 4000 GF | MUROS PISO 26 APTOS 2604 Y 2605 TORRE 4 | 2026-05-22 | 5/30/2026 12:00:00 AM | 8 | 28 | 30.3 | 108 | MURO | 30.133 | 3 | 108.214
B-19388 NATIVA | 191 | IND. MURO 4000 GF | MUROS PISO 26 APTOS 2604 Y 2605 TORRE 4 | 2026-05-22 | 5/30/2026 12:00:00 AM | 8 | 28 | 31.2 | 112 | MURO | 30.133 | 3 | 111.429
B-19388 NATIVA | 191 | IND. MURO 4000 GF | MUROS PISO 26 APTOS 2604 Y 2605 TORRE 4 | 2026-05-22 | 5/30/2026 12:00:00 AM | 8 | 28 | 28.9 | 103 | MURO | 30.133 | 3 | 103.214
B-19388 NATIVA | 191 | IND. MURO 4000 GF | MUROS P23 AP 2303-2302 TORRE 5 | 2026-06-05 | 6/13/2026 12:00:00 AM | 8 | 28 | 27.3 | 98 | MURO | 28.2 | 3 | 97.5
B-19388 NATIVA | 191 | IND. MURO 4000 GF | MUROS P23 AP 2303-2302 TORRE 5 | 2026-06-05 | 6/13/2026 12:00:00 AM | 8 | 28 | 26.9 | 96 | MURO | 28.2 | 3 | 96.071
B-19388 NATIVA | 191 | IND. MURO 4000 GF | MUROS P23 AP 2303-2302 TORRE 5 | 2026-06-05 | 6/13/2026 12:00:00 AM | 8 | 28 | 30.4 | 108 | MURO | 28.2 | 3 | 108.571
B-19388 NATIVA | 190.5 | TREMIE 3500 | PILOTES 22-50-53 COMUNAL 3 | 2025-05-27 | 6/4/2025 12:00:00 AM | 8 | 24 | 15.7 | 65 |  | 13.633 | 3 | 65.417
B-19388 NATIVA | 190.5 | TREMIE 3500 | PILOTES 22-50-53 COMUNAL 3 | 2025-05-27 | 6/4/2025 12:00:00 AM | 8 | 24 | 12.9 | 54 |  | 13.633 | 3 | 53.75
B-19388 NATIVA | 190.5 | TREMIE 3500 | PILOTES 22-50-53 COMUNAL 3 | 2025-05-27 | 6/4/2025 12:00:00 AM | 8 | 24 | 12.3 | 51 |  | 13.633 | 3 | 51.25
B-19388 NATIVA | 190.5 | TREMIE 3500 | PILOTES 6-29-57 COMUNAL 3 | 2025-06-04 | 6/12/2025 12:00:00 AM | 8 | 24 | 17.7 | 74 |  | 14.833 | 3 | 73.75
B-19388 NATIVA | 190.5 | TREMIE 3500 | PILOTES 6-29-57 COMUNAL 3 | 2025-06-04 | 6/12/2025 12:00:00 AM | 8 | 24 | 13.3 | 55 |  | 14.833 | 3 | 55.417
B-19388 NATIVA | 190.5 | TREMIE 3500 | PILOTES 6-29-57 COMUNAL 3 | 2025-06-04 | 6/12/2025 12:00:00 AM | 8 | 24 | 13.5 | 56 |  | 14.833 | 3 | 56.25
B-19388 NATIVA | 190.5 | TREMIE 3500 | PILOTES 19-35-55-60 COMUNAL 3 | 2025-06-19 | 6/27/2025 12:00:00 AM | 8 | 24 | 25.5 | 106 |  | 24.233 | 3 | 106.25
B-19388 NATIVA | 190.5 | TREMIE 3500 | PILOTES 19-35-55-60 COMUNAL 3 | 2025-06-19 | 6/27/2025 12:00:00 AM | 8 | 24 | 21.8 | 91 |  | 24.233 | 3 | 90.833
B-19388 NATIVA | 190.5 | TREMIE 3500 | PILOTES 19-35-55-60 COMUNAL 3 | 2025-06-19 | 6/27/2025 12:00:00 AM | 8 | 24 | 25.4 | 106 |  | 24.233 | 3 | 105.833
B-19388 NATIVA | 190.5 | TREMIE 3500 | PILOTE 11 COMUNAL 2 | 2025-07-01 | 7/9/2025 12:00:00 AM | 8 | 24 | 20.1 | 84 |  | 22.933 | 3 | 83.75
B-19388 NATIVA | 190.5 | TREMIE 3500 | PILOTE 11 COMUNAL 2 | 2025-07-01 | 7/9/2025 12:00:00 AM | 8 | 24 | 19.5 | 81 |  | 22.933 | 3 | 81.25
B-19388 NATIVA | 190.5 | TREMIE 3500 | PILOTE 11 COMUNAL 2 | 2025-07-01 | 7/9/2025 12:00:00 AM | 8 | 24 | 29.2 | 122 |  | 22.933 | 3 | 121.667
B-19388 NATIVA | 190.5 | TREMIE 3500 | PILOTES 6 COMUNAL 2 Y 40-46 COMUNAL 3 | 2025-07-08 | 7/16/2025 12:00:00 AM | 8 | 24 | 13.9 | 58 |  | 15.9 | 3 | 57.917
B-19388 NATIVA | 190.5 | TREMIE 3500 | PILOTES 6 COMUNAL 2 Y 40-46 COMUNAL 3 | 2025-07-08 | 7/16/2025 12:00:00 AM | 8 | 24 | 16.8 | 70 |  | 15.9 | 3 | 70
B-19388 NATIVA | 190.5 | TREMIE 3500 | PILOTES 6 COMUNAL 2 Y 40-46 COMUNAL 3 | 2025-07-08 | 7/16/2025 12:00:00 AM | 8 | 24 | 17 | 71 |  | 15.9 | 3 | 70.833
B-19388 NATIVA | 190.5 | TREMIE 3500 | PILOTE 39 COMUNAL 3 | 2025-07-15 | 7/23/2025 12:00:00 AM | 8 | 24 | 19.5 | 81 |  | 18.067 | 3 | 81.25
B-19388 NATIVA | 190.5 | TREMIE 3500 | PILOTE 39 COMUNAL 3 | 2025-07-15 | 7/23/2025 12:00:00 AM | 8 | 24 | 18.8 | 78 |  | 18.067 | 3 | 78.333
B-19388 NATIVA | 190.5 | TREMIE 3500 | PILOTE 39 COMUNAL 3 | 2025-07-15 | 7/23/2025 12:00:00 AM | 8 | 24 | 15.9 | 66 |  | 18.067 | 3 | 66.25
B-19388 NATIVA | 191 | TREMIE 3000 | PILOTE 1 TORRE GRUA | 2025-07-15 | 7/23/2025 12:00:00 AM | 8 | 21 | 16.4 | 78 |  | 14.567 | 3 | 78.095
B-19388 NATIVA | 191 | TREMIE 3000 | PILOTE 1 TORRE GRUA | 2025-07-15 | 7/23/2025 12:00:00 AM | 8 | 21 | 13 | 62 |  | 14.567 | 3 | 61.905
B-19388 NATIVA | 191 | TREMIE 3000 | PILOTE 1 TORRE GRUA | 2025-07-15 | 7/23/2025 12:00:00 AM | 8 | 21 | 14.3 | 68 |  | 14.567 | 3 | 68.095
B-19388 NATIVA | 190.5 | IND. PLACA 3000 GC | PLACA PISO 2 APTOS 208-209 TORRE 4 | 2025-10-02 | 10/10/2025 12:00:00 AM | 8 | 21 | 10.6 | 50 | PLACA | 16.333 | 3 | 50.476
B-19388 NATIVA | 190.5 | IND. PLACA 3000 GC | PLACA PISO 2 APTOS 208-209 TORRE 4 | 2025-10-02 | 10/10/2025 12:00:00 AM | 8 | 21 | 19.8 | 94 | PLACA | 16.333 | 3 | 94.286
B-19388 NATIVA | 190.5 | IND. PLACA 3000 GC | PLACA PISO 2 APTOS 208-209 TORRE 4 | 2025-10-02 | 10/10/2025 12:00:00 AM | 8 | 21 | 18.6 | 89 | PLACA | 16.333 | 3 | 88.571
B-19388 NATIVA | 191 | IND. PLACA 3000 PSI | PLACA P4 AP 404-405 TORRE 5 | 2025-12-01 | 12/9/2025 12:00:00 AM | 8 | 21 | 22.5 | 107 | PLACA | 22.933 | 3 | 107.143
B-19388 NATIVA | 191 | IND. PLACA 3000 PSI | PLACA P4 AP 404-405 TORRE 5 | 2025-12-01 | 12/9/2025 12:00:00 AM | 8 | 21 | 24.5 | 116 | PLACA | 22.933 | 3 | 116.667
B-19388 NATIVA | 191 | IND. PLACA 3000 PSI | PLACA P4 AP 404-405 TORRE 5 | 2025-12-01 | 12/9/2025 12:00:00 AM | 8 | 21 | 21.8 | 104 | PLACA | 22.933 | 3 | 103.81
B-19388 NATIVA | 191 | IND. PLACA 3000 PSI | PLACA PISO 8 APTOS 808-809 TORRE 4 | 2025-12-01 | 12/9/2025 12:00:00 AM | 8 | 21 | 22.3 | 106 | PLACA | 21.167 | 3 | 106.19
B-19388 NATIVA | 191 | IND. PLACA 3000 PSI | PLACA PISO 8 APTOS 808-809 TORRE 4 | 2025-12-01 | 12/9/2025 12:00:00 AM | 8 | 21 | 21.7 | 103 | PLACA | 21.167 | 3 | 103.333
B-19388 NATIVA | 191 | IND. PLACA 3000 PSI | PLACA PISO 8 APTOS 808-809 TORRE 4 | 2025-12-01 | 12/9/2025 12:00:00 AM | 8 | 21 | 19.5 | 93 | PLACA | 21.167 | 3 | 92.857
B-19388 NATIVA | 191 | IND. PLACA 3000 PSI | PLACA P5 AP 504-505 + PASILLO TORRE 5 | 2025-12-11 | 12/19/2025 12:00:00 AM | 8 | 21 | 20.8 | 99 | PLACA | 18.167 | 3 | 99.048
B-19388 NATIVA | 191 | IND. PLACA 3000 PSI | PLACA P5 AP 504-505 + PASILLO TORRE 5 | 2025-12-11 | 12/19/2025 12:00:00 AM | 8 | 21 | 16.2 | 77 | PLACA | 18.167 | 3 | 77.143
B-19388 NATIVA | 191 | IND. PLACA 3000 PSI | PLACA P5 AP 504-505 + PASILLO TORRE 5 | 2025-12-11 | 12/19/2025 12:00:00 AM | 8 | 21 | 17.5 | 83 | PLACA | 18.167 | 3 | 83.333
B-19388 NATIVA | 191 | CONVENCIONAL 3000 PSI GC 4" | MURO DE CONTENCION SALON COMUNAL 2 | 2025-12-11 | 12/19/2025 12:00:00 AM | 8 | 21 | 19.1 | 91 | MURO | 19.133 | 3 | 90.952
B-19388 NATIVA | 191 | CONVENCIONAL 3000 PSI GC 4" | MURO DE CONTENCION SALON COMUNAL 2 | 2025-12-11 | 12/19/2025 12:00:00 AM | 8 | 21 | 17.4 | 83 | MURO | 19.133 | 3 | 82.857
B-19388 NATIVA | 191 | CONVENCIONAL 3000 PSI GC 4" | MURO DE CONTENCION SALON COMUNAL 2 | 2025-12-11 | 12/19/2025 12:00:00 AM | 8 | 21 | 20.9 | 99 | MURO | 19.133 | 3 | 99.524
B-19388 NATIVA | 191 | IND. PLACA 3000 PSI | PLACA PISO 9 APTOS 910-911 TORRE 4 | 2025-12-11 | 12/19/2025 12:00:00 AM | 8 | 21 | 22.8 | 108 | PLACA | 22.733 | 3 | 108.571
B-19388 NATIVA | 191 | IND. PLACA 3000 PSI | PLACA PISO 9 APTOS 910-911 TORRE 4 | 2025-12-11 | 12/19/2025 12:00:00 AM | 8 | 21 | 24.3 | 116 | PLACA | 22.733 | 3 | 115.714
B-19388 NATIVA | 191 | IND. PLACA 3000 PSI | PLACA PISO 9 APTOS 910-911 TORRE 4 | 2025-12-11 | 12/19/2025 12:00:00 AM | 8 | 21 | 21.1 | 100 | PLACA | 22.733 | 3 | 100.476
B-19388 NATIVA | 191 | IND. PLACA 3000 PSI | PLACA P6 AP 608-609 TORRE 5 | 2026-01-21 | 1/29/2026 12:00:00 AM | 8 | 21 | 23.2 | 111 | PLACA | 24.8 | 3 | 110.476
B-19388 NATIVA | 191 | IND. PLACA 3000 PSI | PLACA P6 AP 608-609 TORRE 5 | 2026-01-21 | 1/29/2026 12:00:00 AM | 8 | 21 | 26.1 | 124 | PLACA | 24.8 | 3 | 124.286
B-19388 NATIVA | 191 | IND. PLACA 3000 PSI | PLACA P6 AP 608-609 TORRE 5 | 2026-01-21 | 1/29/2026 12:00:00 AM | 8 | 21 | 25.1 | 120 | PLACA | 24.8 | 3 | 119.524
B-19388 NATIVA | 191 | IND. PLACA 3000 PSI | PLACA P7 AP 701-712 +PASILLO TORRE5 | 2026-01-28 | 2/5/2026 12:00:00 AM | 8 | 21 | 23.3 | 111 | PLACA | 22.1 | 3 | 110.952
B-19388 NATIVA | 191 | IND. PLACA 3000 PSI | PLACA P7 AP 701-712 +PASILLO TORRE5 | 2026-01-28 | 2/5/2026 12:00:00 AM | 8 | 21 | 23.5 | 112 | PLACA | 22.1 | 3 | 111.905
B-19388 NATIVA | 191 | IND. PLACA 3000 PSI | PLACA P7 AP 701-712 +PASILLO TORRE5 | 2026-01-28 | 2/5/2026 12:00:00 AM | 8 | 21 | 19.5 | 93 | PLACA | 22.1 | 3 | 92.857
B-19388 NATIVA | 191 | IND. PLACA 3000 PSI | PLACA PISO 12 APTOS 1206-1207 TORRE 4 | 2026-01-28 | 2/5/2026 12:00:00 AM | 8 | 21 | 24.1 | 115 | PLACA | 25.167 | 3 | 114.762
B-19388 NATIVA | 191 | IND. PLACA 3000 PSI | PLACA PISO 12 APTOS 1206-1207 TORRE 4 | 2026-01-28 | 2/5/2026 12:00:00 AM | 8 | 21 | 25.3 | 120 | PLACA | 25.167 | 3 | 120.476
B-19388 NATIVA | 191 | IND. PLACA 3000 PSI | PLACA PISO 12 APTOS 1206-1207 TORRE 4 | 2026-01-28 | 2/5/2026 12:00:00 AM | 8 | 21 | 26.1 | 124 | PLACA | 25.167 | 3 | 124.286
B-19388 NATIVA | 191 | IND. PLACA 3000 PSI | PLACA PISO 13 APTOS 1302-1303 TORRE 4 | 2026-02-04 | 2/12/2026 12:00:00 AM | 8 | 21 | 24.6 | 117 | PLACA | 24.9 | 3 | 117.143
B-19388 NATIVA | 191 | IND. PLACA 3000 PSI | PLACA PISO 13 APTOS 1302-1303 TORRE 4 | 2026-02-04 | 2/12/2026 12:00:00 AM | 8 | 21 | 26 | 124 | PLACA | 24.9 | 3 | 123.81
B-19388 NATIVA | 191 | IND. PLACA 3000 PSI | PLACA PISO 13 APTOS 1302-1303 TORRE 4 | 2026-02-04 | 2/12/2026 12:00:00 AM | 8 | 21 | 24.1 | 114 | PLACA | 24.9 | 3 | 114.762
B-19388 NATIVA | 191 | IND. PLACA 3000 PSI | PLACA P8 AP 801-812 TORRE 5 | 2026-02-04 | 2/12/2026 12:00:00 AM | 8 | 21 | 21.4 | 102 | PLACA | 22.533 | 3 | 101.905
B-19388 NATIVA | 191 | IND. PLACA 3000 PSI | PLACA P8 AP 801-812 TORRE 5 | 2026-02-04 | 2/12/2026 12:00:00 AM | 8 | 21 | 24.6 | 117 | PLACA | 22.533 | 3 | 117.143
B-19388 NATIVA | 191 | IND. PLACA 3000 PSI | PLACA P8 AP 801-812 TORRE 5 | 2026-02-04 | 2/12/2026 12:00:00 AM | 8 | 21 | 21.6 | 103 | PLACA | 22.533 | 3 | 102.857
B-19388 NATIVA | 191 | IND. PLACA 3000 PSI | PLACA P10 AP 1001-1012 TORRE 5 | 2026-02-18 | 2/26/2026 12:00:00 AM | 8 | 21 | 21.5 | 102 | PLACA | 19.3 | 3 | 102.381
B-19388 NATIVA | 191 | IND. PLACA 3000 PSI | PLACA P10 AP 1001-1012 TORRE 5 | 2026-02-18 | 2/26/2026 12:00:00 AM | 8 | 21 | 17.3 | 82 | PLACA | 19.3 | 3 | 82.381
B-19388 NATIVA | 191 | IND. PLACA 3000 PSI | PLACA P10 AP 1001-1012 TORRE 5 | 2026-02-18 | 2/26/2026 12:00:00 AM | 8 | 21 | 19.1 | 91 | PLACA | 19.3 | 3 | 90.952
B-19388 NATIVA | 191 | IND. PLACA 3000 PSI | PLACA PISO 15 APTOS 1503-1502 TORRE 4 | 2026-02-18 | 2/26/2026 12:00:00 AM | 8 | 21 | 19.8 | 94 | PLACA | 19.067 | 3 | 94.286
B-19388 NATIVA | 191 | IND. PLACA 3000 PSI | PLACA PISO 15 APTOS 1503-1502 TORRE 4 | 2026-02-18 | 2/26/2026 12:00:00 AM | 8 | 21 | 20.4 | 97 | PLACA | 19.067 | 3 | 97.143
B-19388 NATIVA | 191 | IND. PLACA 3000 PSI | PLACA PISO 15 APTOS 1503-1502 TORRE 4 | 2026-02-18 | 2/26/2026 12:00:00 AM | 8 | 21 | 17 | 81 | PLACA | 19.067 | 3 | 80.952
B-19388 NATIVA | 191 | IND. PLACA 3000 PSI | PLACA PISO 16 APTOS 1610-1611 TORRE 4 | 2026-03-03 | 3/11/2026 12:00:00 AM | 8 | 21 | 22.1 | 105 | PLACA | 21.5 | 3 | 105.238
B-19388 NATIVA | 191 | IND. PLACA 3000 PSI | PLACA PISO 16 APTOS 1610-1611 TORRE 4 | 2026-03-03 | 3/11/2026 12:00:00 AM | 8 | 21 | 21.3 | 102 | PLACA | 21.5 | 3 | 101.429
B-19388 NATIVA | 191 | IND. PLACA 3000 PSI | PLACA PISO 16 APTOS 1610-1611 TORRE 4 | 2026-03-03 | 3/11/2026 12:00:00 AM | 8 | 21 | 21.1 | 100 | PLACA | 21.5 | 3 | 100.476
B-19388 NATIVA | 191 | IND. PLACA 3000 PSI | PLACA P12 AP 1203 - 1202 + PASILLO + ESC P10 EJE 23 TORRE 5 | 2026-03-03 | 3/11/2026 12:00:00 AM | 8 | 21 | 22.5 | 107 | PLACA | 19.867 | 3 | 107.143
B-19388 NATIVA | 191 | IND. PLACA 3000 PSI | PLACA P12 AP 1203 - 1202 + PASILLO + ESC P10 EJE 23 TORRE 5 | 2026-03-03 | 3/11/2026 12:00:00 AM | 8 | 21 | 16.9 | 80 | PLACA | 19.867 | 3 | 80.476
B-19388 NATIVA | 191 | IND. PLACA 3000 PSI | PLACA P12 AP 1203 - 1202 + PASILLO + ESC P10 EJE 23 TORRE 5 | 2026-03-03 | 3/11/2026 12:00:00 AM | 8 | 21 | 20.2 | 96 | PLACA | 19.867 | 3 | 96.19
B-19388 NATIVA | 191 | IND. PLACA 3000 PSI | PLACA PISO 17 APTOS 1708-1709 TORRE 4 | 2026-03-10 | 3/18/2026 12:00:00 AM | 8 | 21 | 20.3 | 97 | PLACA | 21.367 | 3 | 96.667
B-19388 NATIVA | 191 | IND. PLACA 3000 PSI | PLACA PISO 17 APTOS 1708-1709 TORRE 4 | 2026-03-10 | 3/18/2026 12:00:00 AM | 8 | 21 | 21.7 | 103 | PLACA | 21.367 | 3 | 103.333
B-19388 NATIVA | 191 | IND. PLACA 3000 PSI | PLACA PISO 17 APTOS 1708-1709 TORRE 4 | 2026-03-10 | 3/18/2026 12:00:00 AM | 8 | 21 | 22.1 | 105 | PLACA | 21.367 | 3 | 105.238
B-19388 NATIVA | 191 | IND. PLACA 3000 PSI | PLACA P13 AP 1303 - 1302 + PASILLO TORRE 5 | 2026-03-10 | 3/18/2026 12:00:00 AM | 8 | 21 | 25.6 | 122 | PLACA | 26.633 | 3 | 121.905
B-19388 NATIVA | 191 | IND. PLACA 3000 PSI | PLACA P13 AP 1303 - 1302 + PASILLO TORRE 5 | 2026-03-10 | 3/18/2026 12:00:00 AM | 8 | 21 | 23.2 | 110 | PLACA | 26.633 | 3 | 110.476
B-19388 NATIVA | 191 | IND. PLACA 3000 PSI | PLACA P13 AP 1303 - 1302 + PASILLO TORRE 5 | 2026-03-10 | 3/18/2026 12:00:00 AM | 8 | 21 | 31.1 | 148 | PLACA | 26.633 | 3 | 148.095
B-19388 NATIVA | 191 | IND. PLACA 3000 PSI | PLACA P13 1308-1309 ESCALERA P12 EJE 23 TORRE 5 | 2026-03-16 | 3/24/2026 12:00:00 AM | 8 | 21 | 18.5 | 88 | PLACA | 17.9 | 3 | 88.095
B-19388 NATIVA | 191 | IND. PLACA 3000 PSI | PLACA P13 1308-1309 ESCALERA P12 EJE 23 TORRE 5 | 2026-03-16 | 3/24/2026 12:00:00 AM | 8 | 21 | 19.1 | 91 | PLACA | 17.9 | 3 | 90.952
B-19388 NATIVA | 191 | IND. PLACA 3000 PSI | PLACA P13 1308-1309 ESCALERA P12 EJE 23 TORRE 5 | 2026-03-16 | 3/24/2026 12:00:00 AM | 8 | 21 | 16.1 | 77 | PLACA | 17.9 | 3 | 76.667
B-19388 NATIVA | 191 | IND. PLACA 3000 PSI | PLACA PISO 18 APTOS 1801-1812 TORRE 4 | 2026-03-16 | 3/24/2026 12:00:00 AM | 8 | 21 | 22 | 105 | PLACA | 24.533 | 3 | 104.762
B-19388 NATIVA | 191 | IND. PLACA 3000 PSI | PLACA PISO 18 APTOS 1801-1812 TORRE 4 | 2026-03-16 | 3/24/2026 12:00:00 AM | 8 | 21 | 25.6 | 122 | PLACA | 24.533 | 3 | 121.905
B-19388 NATIVA | 191 | IND. PLACA 3000 PSI | PLACA PISO 18 APTOS 1801-1812 TORRE 4 | 2026-03-16 | 3/24/2026 12:00:00 AM | 8 | 21 | 26 | 124 | PLACA | 24.533 | 3 | 123.81
B-19388 NATIVA | 191 | IND. PLACA 3000 PSI | PLACA P18 AP 1804-1805 TORRE 5 | 2026-04-24 | 5/2/2026 12:00:00 AM | 8 | 21 | 19.6 | 93 | PLACA | 20.667 | 3 | 93.333
B-19388 NATIVA | 191 | IND. PLACA 3000 PSI | PLACA P18 AP 1804-1805 TORRE 5 | 2026-04-24 | 5/2/2026 12:00:00 AM | 8 | 21 | 20.9 | 100 | PLACA | 20.667 | 3 | 99.524
B-19388 NATIVA | 191 | IND. PLACA 3000 PSI | PLACA P18 AP 1804-1805 TORRE 5 | 2026-04-24 | 5/2/2026 12:00:00 AM | 8 | 21 | 21.5 | 102 | PLACA | 20.667 | 3 | 102.381
B-19388 NATIVA | 191 | IND. PLACA 3000 PSI | PLACA PISO 23 APTOS 2304-2305 TORRE 4 | 2026-04-24 | 5/2/2026 12:00:00 AM | 8 | 21 | 18.4 | 88 | PLACA | 18.7 | 3 | 87.619
B-19388 NATIVA | 191 | IND. PLACA 3000 PSI | PLACA PISO 23 APTOS 2304-2305 TORRE 4 | 2026-04-24 | 5/2/2026 12:00:00 AM | 8 | 21 | 18.5 | 88 | PLACA | 18.7 | 3 | 88.095
B-19388 NATIVA | 191 | IND. PLACA 3000 PSI | PLACA PISO 23 APTOS 2304-2305 TORRE 4 | 2026-04-24 | 5/2/2026 12:00:00 AM | 8 | 21 | 19.2 | 91 | PLACA | 18.7 | 3 | 91.429
B-19388 NATIVA | 191 | IND. PLACA 3000 PSI | PLACA P20 AP 2004-2005 + ESCALERA P19 EJE 2 T5 | 2026-05-12 | 5/20/2026 12:00:00 AM | 8 | 21 | 22 | 105 | PLACA | 21.933 | 3 | 104.762
B-19388 NATIVA | 191 | IND. PLACA 3000 PSI | PLACA P20 AP 2004-2005 + ESCALERA P19 EJE 2 T5 | 2026-05-12 | 5/20/2026 12:00:00 AM | 8 | 21 | 21.4 | 102 | PLACA | 21.933 | 3 | 101.905
B-19388 NATIVA | 191 | IND. PLACA 3000 PSI | PLACA P20 AP 2004-2005 + ESCALERA P19 EJE 2 T5 | 2026-05-12 | 5/20/2026 12:00:00 AM | 8 | 21 | 22.4 | 107 | PLACA | 21.933 | 3 | 106.667
B-19388 NATIVA | 191 | IND. PLACA 3000 PSI | PLACA PISO 25 APTOS 2502-2503 TORRE 4 | 2026-05-12 | 5/20/2026 12:00:00 AM | 8 | 21 | 21.8 | 104 | PLACA | 20.033 | 3 | 103.81
B-19388 NATIVA | 191 | IND. PLACA 3000 PSI | PLACA PISO 25 APTOS 2502-2503 TORRE 4 | 2026-05-12 | 5/20/2026 12:00:00 AM | 8 | 21 | 20.3 | 97 | PLACA | 20.033 | 3 | 96.667
B-19388 NATIVA | 191 | IND. PLACA 3000 PSI | PLACA PISO 25 APTOS 2502-2503 TORRE 4 | 2026-05-12 | 5/20/2026 12:00:00 AM | 8 | 21 | 18 | 86 | PLACA | 20.033 | 3 | 85.714
B-19388 NATIVA | 191 | IND. PLACA 3000 PSI | PLACA PISO 26 APTOS 2601-2612 TORRE 4 | 2026-05-22 | 5/30/2026 12:00:00 AM | 8 | 21 | 19.4 | 92 | PLACA | 18.9 | 3 | 92.381
B-19388 NATIVA | 191 | IND. PLACA 3000 PSI | PLACA PISO 26 APTOS 2601-2612 TORRE 4 | 2026-05-22 | 5/30/2026 12:00:00 AM | 8 | 21 | 18.3 | 87 | PLACA | 18.9 | 3 | 87.143
B-19388 NATIVA | 191 | IND. PLACA 3000 PSI | PLACA PISO 26 APTOS 2601-2612 TORRE 4 | 2026-05-22 | 5/30/2026 12:00:00 AM | 8 | 21 | 19 | 90 | PLACA | 18.9 | 3 | 90.476
B-19388 NATIVA | 191 | IND. PLACA 3000 PSI | PLACA P21 AP 2107-2106 TORRE 5 | 2026-05-22 | 5/30/2026 12:00:00 AM | 8 | 21 | 20.3 | 97 | PLACA | 19.833 | 3 | 96.667
B-19388 NATIVA | 191 | IND. PLACA 3000 PSI | PLACA P21 AP 2107-2106 TORRE 5 | 2026-05-22 | 5/30/2026 12:00:00 AM | 8 | 21 | 18.2 | 86 | PLACA | 19.833 | 3 | 86.667
B-19388 NATIVA | 191 | IND. PLACA 3000 PSI | PLACA P21 AP 2107-2106 TORRE 5 | 2026-05-22 | 5/30/2026 12:00:00 AM | 8 | 21 | 21 | 100 | PLACA | 19.833 | 3 | 100
B-19388 NATIVA | 191 | IND. PLACA 3000 PSI | PLACA P23 AP 2307-2306 TORRE 5 | 2026-06-05 | 6/13/2026 12:00:00 AM | 8 | 21 | 20.2 | 96 | PLACA | 20.5 | 3 | 96.19
B-19388 NATIVA | 191 | IND. PLACA 3000 PSI | PLACA P23 AP 2307-2306 TORRE 5 | 2026-06-05 | 6/13/2026 12:00:00 AM | 8 | 21 | 20.4 | 97 | PLACA | 20.5 | 3 | 97.143
B-19388 NATIVA | 191 | IND. PLACA 3000 PSI | PLACA P23 AP 2307-2306 TORRE 5 | 2026-06-05 | 6/13/2026 12:00:00 AM | 8 | 21 | 20.9 | 100 | PLACA | 20.5 | 3 | 99.524
B-19388 NATIVA | 191 | IND. PLACA 3000 PSI | PLACA PISO 28 APTOS 2801-2812 TORRE 4 | 2026-06-05 | 6/13/2026 12:00:00 AM | 8 | 21 | 19.8 | 94 | PLACA | 18 | 3 | 94.286
B-19388 NATIVA | 191 | IND. PLACA 3000 PSI | PLACA PISO 28 APTOS 2801-2812 TORRE 4 | 2026-06-05 | 6/13/2026 12:00:00 AM | 8 | 21 | 16.9 | 81 | PLACA | 18 | 3 | 80.476
B-19388 NATIVA | 191 | IND. PLACA 3000 PSI | PLACA PISO 28 APTOS 2801-2812 TORRE 4 | 2026-06-05 | 6/13/2026 12:00:00 AM | 8 | 21 | 17.3 | 82 | PLACA | 18 | 3 | 82.381
B-19388 NATIVA | 191 | IND. MURO 6000 GF | COLUMNA D6 PISO 28 TORRE 4 | 2026-06-09 | 6/16/2026 12:00:00 AM | 7 | 42 | 38.3 | 91 |  | 40.533 | 3 | 91.19
B-19388 NATIVA | 191 | IND. MURO 6000 GF | COLUMNA D6 PISO 28 TORRE 4 | 2026-06-09 | 6/16/2026 12:00:00 AM | 7 | 42 | 39.8 | 95 |  | 40.533 | 3 | 94.762
B-19388 NATIVA | 191 | IND. MURO 6000 GF | COLUMNA D6 PISO 28 TORRE 4 | 2026-06-09 | 6/16/2026 12:00:00 AM | 7 | 42 | 43.5 | 104 |  | 40.533 | 3 | 103.571
B-19388 NATIVA | 190.5 | EVOLUTION 5000 PSI | MUROS PISO 1 CUARTOS TECNICOS Y DE BASURAS TORRE 4 | 2025-09-15 | 9/22/2025 12:00:00 AM | 7 | 35 | 37.6 | 107 | MURO | 36.3 | 3 | 107.429
B-19388 NATIVA | 190.5 | EVOLUTION 5000 PSI | MUROS PISO 1 CUARTOS TECNICOS Y DE BASURAS TORRE 4 | 2025-09-15 | 9/22/2025 12:00:00 AM | 7 | 35 | 38.8 | 111 | MURO | 36.3 | 3 | 110.857
B-19388 NATIVA | 190.5 | EVOLUTION 5000 PSI | MUROS PISO 1 CUARTOS TECNICOS Y DE BASURAS TORRE 4 | 2025-09-15 | 9/22/2025 12:00:00 AM | 7 | 35 | 32.5 | 93 | MURO | 36.3 | 3 | 92.857
B-19388 NATIVA | 191 | EVOLUTION 5000 PSI | MUROS PISO 1 APTOS 104-105 TORRE 4 | 2025-09-17 | 9/24/2025 12:00:00 AM | 7 | 35 | 33.9 | 97 | MURO | 33.633 | 3 | 96.857
B-19388 NATIVA | 191 | EVOLUTION 5000 PSI | MUROS PISO 1 APTOS 104-105 TORRE 4 | 2025-09-17 | 9/24/2025 12:00:00 AM | 7 | 35 | 31.1 | 89 | MURO | 33.633 | 3 | 88.857
B-19388 NATIVA | 191 | EVOLUTION 5000 PSI | MUROS PISO 1 APTOS 104-105 TORRE 4 | 2025-09-17 | 9/24/2025 12:00:00 AM | 7 | 35 | 35.9 | 102 | MURO | 33.633 | 3 | 102.571
B-19388 NATIVA | 191 | EVOLUTION 5000 PSI | MUROS PISO 1 DEPOSITOS Y CUARTO TECNICO TORRE 4 | 2025-09-23 | 9/30/2025 12:00:00 AM | 7 | 35 | 32.5 | 93 | MURO | 34.133 | 3 | 92.857
B-19388 NATIVA | 191 | EVOLUTION 5000 PSI | MUROS PISO 1 DEPOSITOS Y CUARTO TECNICO TORRE 4 | 2025-09-23 | 9/30/2025 12:00:00 AM | 7 | 35 | 35.8 | 102 | MURO | 34.133 | 3 | 102.286
B-19388 NATIVA | 191 | EVOLUTION 5000 PSI | MUROS PISO 1 DEPOSITOS Y CUARTO TECNICO TORRE 4 | 2025-09-23 | 9/30/2025 12:00:00 AM | 7 | 35 | 34.1 | 98 | MURO | 34.133 | 3 | 97.429
B-19388 NATIVA | 191 | EVOLUTION 5000 PSI | MUROS PISO 1 APTOS 108-109 TORRE 4 | 2025-09-25 | 10/2/2025 12:00:00 AM | 7 | 35 | 23.5 | 67 | MURO | 23.833 | 3 | 67.143
B-19388 NATIVA | 191 | EVOLUTION 5000 PSI | MUROS PISO 1 APTOS 108-109 TORRE 4 | 2025-09-25 | 10/2/2025 12:00:00 AM | 7 | 35 | 21.1 | 60 | MURO | 23.833 | 3 | 60.286
B-19388 NATIVA | 191 | EVOLUTION 5000 PSI | MUROS PISO 1 APTOS 108-109 TORRE 4 | 2025-09-25 | 10/2/2025 12:00:00 AM | 7 | 35 | 26.9 | 77 | MURO | 23.833 | 3 | 76.857
B-19388 NATIVA | 191 | EVOLUTION 5000 PSI | MUROS PISO 1 CUARTO DE CORRESPONDENCIA Y DEPOSITOS TORRE 4 | 2025-09-29 | 10/6/2025 12:00:00 AM | 7 | 35 | 28.9 | 82 | MURO | 29.7 | 3 | 82.571
B-19388 NATIVA | 191 | EVOLUTION 5000 PSI | MUROS PISO 1 CUARTO DE CORRESPONDENCIA Y DEPOSITOS TORRE 4 | 2025-09-29 | 10/6/2025 12:00:00 AM | 7 | 35 | 31.1 | 89 | MURO | 29.7 | 3 | 88.857
B-19388 NATIVA | 191 | EVOLUTION 5000 PSI | MUROS PISO 1 CUARTO DE CORRESPONDENCIA Y DEPOSITOS TORRE 4 | 2025-09-29 | 10/6/2025 12:00:00 AM | 7 | 35 | 29.1 | 83 | MURO | 29.7 | 3 | 83.143
B-19388 NATIVA | 190.5 | EVOLUTION 5000 PSI | MUROS PISO 2 APTOS 204-205 TORRE 4 | 2025-10-03 | 10/10/2025 12:00:00 AM | 7 | 35 | 26.8 | 76 | MURO | 29.2 | 3 | 76.571
B-19388 NATIVA | 190.5 | EVOLUTION 5000 PSI | MUROS PISO 2 APTOS 204-205 TORRE 4 | 2025-10-03 | 10/10/2025 12:00:00 AM | 7 | 35 | 29.8 | 85 | MURO | 29.2 | 3 | 85.143
B-19388 NATIVA | 190.5 | EVOLUTION 5000 PSI | MUROS PISO 2 APTOS 204-205 TORRE 4 | 2025-10-03 | 10/10/2025 12:00:00 AM | 7 | 35 | 31 | 88 | MURO | 29.2 | 3 | 88.571
B-19388 NATIVA | 191 | EVOLUTION 5000 PSI | MUROS PISO 2 ACCESO Y DEPOSITOS TORRE 4 | 2025-10-10 | 10/17/2025 12:00:00 AM | 7 | 35 | 31.6 | 90 | MURO | 29.733 | 3 | 90.286
B-19388 NATIVA | 191 | EVOLUTION 5000 PSI | MUROS PISO 2 ACCESO Y DEPOSITOS TORRE 4 | 2025-10-10 | 10/17/2025 12:00:00 AM | 7 | 35 | 30.1 | 86 | MURO | 29.733 | 3 | 86
B-19388 NATIVA | 191 | EVOLUTION 5000 PSI | MUROS PISO 2 ACCESO Y DEPOSITOS TORRE 4 | 2025-10-10 | 10/17/2025 12:00:00 AM | 7 | 35 | 27.5 | 78 | MURO | 29.733 | 3 | 78.571
B-19388 NATIVA | 191 | EVOLUTION 5000 PSI | MUROS PISO 2 APTOS 206-207 TORRE 4 | 2025-10-14 | 10/21/2025 12:00:00 AM | 7 | 35 | 37.3 | 106 | MURO | 38.333 | 3 | 106.571
B-19388 NATIVA | 191 | EVOLUTION 5000 PSI | MUROS PISO 2 APTOS 206-207 TORRE 4 | 2025-10-14 | 10/21/2025 12:00:00 AM | 7 | 35 | 37.6 | 108 | MURO | 38.333 | 3 | 107.429
B-19388 NATIVA | 191 | EVOLUTION 5000 PSI | MUROS PISO 2 APTOS 206-207 TORRE 4 | 2025-10-14 | 10/21/2025 12:00:00 AM | 7 | 35 | 40.1 | 115 | MURO | 38.333 | 3 | 114.571
B-19388 NATIVA | 191 | EVOLUTION 5000 PSI | MUROS PISO 2 APTOS 208-209 TORRE 4 | 2025-10-16 | 10/23/2025 12:00:00 AM | 7 | 35 | 33.3 | 95 | MURO | 32.7 | 3 | 95.143
B-19388 NATIVA | 191 | EVOLUTION 5000 PSI | MUROS PISO 2 APTOS 208-209 TORRE 4 | 2025-10-16 | 10/23/2025 12:00:00 AM | 7 | 35 | 33.2 | 95 | MURO | 32.7 | 3 | 94.857
B-19388 NATIVA | 191 | EVOLUTION 5000 PSI | MUROS PISO 2 APTOS 208-209 TORRE 4 | 2025-10-16 | 10/23/2025 12:00:00 AM | 7 | 35 | 31.6 | 90 | MURO | 32.7 | 3 | 90.286
B-19388 NATIVA | 191 | EVOLUTION 5000 PSI | MUROS PISO 1 ZONA DE DEPOSITOS EJE 1-9 TORRE 5 | 2025-10-17 | 10/24/2025 12:00:00 AM | 7 | 35 | 38.5 | 110 | MURO | 37.5 | 3 | 110
B-19388 NATIVA | 191 | EVOLUTION 5000 PSI | MUROS PISO 1 ZONA DE DEPOSITOS EJE 1-9 TORRE 5 | 2025-10-17 | 10/24/2025 12:00:00 AM | 7 | 35 | 37.6 | 107 | MURO | 37.5 | 3 | 107.429
B-19388 NATIVA | 191 | EVOLUTION 5000 PSI | MUROS PISO 1 ZONA DE DEPOSITOS EJE 1-9 TORRE 5 | 2025-10-17 | 10/24/2025 12:00:00 AM | 7 | 35 | 36.4 | 104 | MURO | 37.5 | 3 | 104
B-19388 NATIVA | 191 | EVOLUTION 5000 PSI | MUROS PISO 2 DEPOSITOS Y SALAS DE REUNION TORRE 4 | 2025-10-18 | 10/25/2025 12:00:00 AM | 7 | 35 | 37 | 106 | MURO | 38.667 | 3 | 105.714
B-19388 NATIVA | 191 | EVOLUTION 5000 PSI | MUROS PISO 2 DEPOSITOS Y SALAS DE REUNION TORRE 4 | 2025-10-18 | 10/25/2025 12:00:00 AM | 7 | 35 | 40.5 | 116 | MURO | 38.667 | 3 | 115.714
B-19388 NATIVA | 191 | EVOLUTION 5000 PSI | MUROS PISO 2 DEPOSITOS Y SALAS DE REUNION TORRE 4 | 2025-10-18 | 10/25/2025 12:00:00 AM | 7 | 35 | 38.5 | 110 | MURO | 38.667 | 3 | 110
B-19388 NATIVA | 191 | EVOLUTION 5000 PSI | MUROS PISO 3 APTOS 304-305 TORRE 4 | 2025-10-21 | 10/28/2025 12:00:00 AM | 7 | 35 | 39.8 | 114 | MURO | 40.267 | 3 | 113.714
B-19388 NATIVA | 191 | EVOLUTION 5000 PSI | MUROS PISO 3 APTOS 304-305 TORRE 4 | 2025-10-21 | 10/28/2025 12:00:00 AM | 7 | 35 | 40.1 | 115 | MURO | 40.267 | 3 | 114.571
B-19388 NATIVA | 191 | EVOLUTION 5000 PSI | MUROS PISO 3 APTOS 304-305 TORRE 4 | 2025-10-21 | 10/28/2025 12:00:00 AM | 7 | 35 | 40.9 | 117 | MURO | 40.267 | 3 | 116.857
B-19388 NATIVA | 191 | EVOLUTION 5000 PSI | MUROS PISO 1 AP 04-05 EJE 1-9 TORRE 5 | 2025-10-21 | 10/28/2025 12:00:00 AM | 7 | 35 | 39.9 | 114 | MURO | 40.6 | 3 | 114
B-19388 NATIVA | 191 | EVOLUTION 5000 PSI | MUROS PISO 1 AP 04-05 EJE 1-9 TORRE 5 | 2025-10-21 | 10/28/2025 12:00:00 AM | 7 | 35 | 41 | 117 | MURO | 40.6 | 3 | 117.143
B-19388 NATIVA | 191 | EVOLUTION 5000 PSI | MUROS PISO 1 AP 04-05 EJE 1-9 TORRE 5 | 2025-10-21 | 10/28/2025 12:00:00 AM | 7 | 35 | 40.9 | 117 | MURO | 40.6 | 3 | 116.857
B-19388 NATIVA | 191 | EVOLUTION 5000 PSI | MUROS PISO 3 APTOS 302-303 TORRE 4 | 2025-10-22 | 10/29/2025 12:00:00 AM | 7 | 35 | 31.8 | 91 | MURO | 33.633 | 3 | 90.857
B-19388 NATIVA | 191 | EVOLUTION 5000 PSI | MUROS PISO 3 APTOS 302-303 TORRE 4 | 2025-10-22 | 10/29/2025 12:00:00 AM | 7 | 35 | 33.7 | 96 | MURO | 33.633 | 3 | 96.286
B-19388 NATIVA | 191 | EVOLUTION 5000 PSI | MUROS PISO 3 APTOS 302-303 TORRE 4 | 2025-10-22 | 10/29/2025 12:00:00 AM | 7 | 35 | 35.4 | 101 | MURO | 33.633 | 3 | 101.143
B-19388 NATIVA | 191 | EVOLUTION 5000 PSI | MUROS PISO 3 APTO 301 Y ACCESO A PLATAFORMA TORRE 4 | 2025-10-23 | 10/30/2025 12:00:00 AM | 7 | 35 | 32.4 | 92 | MURO | 31.067 | 3 | 92.571
B-19388 NATIVA | 191 | EVOLUTION 5000 PSI | MUROS PISO 3 APTO 301 Y ACCESO A PLATAFORMA TORRE 4 | 2025-10-23 | 10/30/2025 12:00:00 AM | 7 | 35 | 28.9 | 82 | MURO | 31.067 | 3 | 82.571
B-19388 NATIVA | 191 | EVOLUTION 5000 PSI | MUROS PISO 3 APTO 301 Y ACCESO A PLATAFORMA TORRE 4 | 2025-10-23 | 10/30/2025 12:00:00 AM | 7 | 35 | 31.9 | 91 | MURO | 31.067 | 3 | 91.143
B-19388 NATIVA | 191 | EVOLUTION 5000 PSI | MUROS PISO 1 AP 06-07 EJE 10-16 TORRE 5 | 2025-10-24 | 10/31/2025 12:00:00 AM | 7 | 35 | 33.4 | 95 | MURO | 32.567 | 3 | 95.429
B-19388 NATIVA | 191 | EVOLUTION 5000 PSI | MUROS PISO 1 AP 06-07 EJE 10-16 TORRE 5 | 2025-10-24 | 10/31/2025 12:00:00 AM | 7 | 35 | 32.2 | 92 | MURO | 32.567 | 3 | 92
B-19388 NATIVA | 191 | EVOLUTION 5000 PSI | MUROS PISO 1 AP 06-07 EJE 10-16 TORRE 5 | 2025-10-24 | 10/31/2025 12:00:00 AM | 7 | 35 | 32.1 | 92 | MURO | 32.567 | 3 | 91.714
B-19388 NATIVA | 191 | EVOLUTION 5000 PSI | MUROS PISO 3 APTOS 306-307 TORRE 4 | 2025-10-24 | 10/31/2025 12:00:00 AM | 7 | 35 | 29.7 | 85 | MURO | 29.767 | 3 | 84.857
B-19388 NATIVA | 191 | EVOLUTION 5000 PSI | MUROS PISO 3 APTOS 306-307 TORRE 4 | 2025-10-24 | 10/31/2025 12:00:00 AM | 7 | 35 | 31.6 | 90 | MURO | 29.767 | 3 | 90.286
B-19388 NATIVA | 191 | EVOLUTION 5000 PSI | MUROS PISO 3 APTOS 306-307 TORRE 4 | 2025-10-24 | 10/31/2025 12:00:00 AM | 7 | 35 | 28 | 80 | MURO | 29.767 | 3 | 80
B-19388 NATIVA | 191 | EVOLUTION 5000 PSI | MUROS PISO 3 APTOS 308-309 TORRE 4 | 2025-10-25 | 11/1/2025 12:00:00 AM | 7 | 35 | 30 | 86 | MURO | 31.067 | 3 | 85.714
B-19388 NATIVA | 191 | EVOLUTION 5000 PSI | MUROS PISO 3 APTOS 308-309 TORRE 4 | 2025-10-25 | 11/1/2025 12:00:00 AM | 7 | 35 | 30.9 | 88 | MURO | 31.067 | 3 | 88.286
B-19388 NATIVA | 191 | EVOLUTION 5000 PSI | MUROS PISO 3 APTOS 308-309 TORRE 4 | 2025-10-25 | 11/1/2025 12:00:00 AM | 7 | 35 | 32.3 | 92 | MURO | 31.067 | 3 | 92.286
B-19388 NATIVA | 191 | EVOLUTION 5000 PSI | MUROS PISO 3 APTO 311 Y SALAS DE REUNION TORRE 4 | 2025-10-27 | 11/3/2025 12:00:00 AM | 7 | 35 | 37.2 | 106 | MURO | 36.967 | 3 | 106.286
B-19388 NATIVA | 191 | EVOLUTION 5000 PSI | MUROS PISO 3 APTO 311 Y SALAS DE REUNION TORRE 4 | 2025-10-27 | 11/3/2025 12:00:00 AM | 7 | 35 | 31.2 | 89 | MURO | 36.967 | 3 | 89.143
B-19388 NATIVA | 191 | EVOLUTION 5000 PSI | MUROS PISO 3 APTO 311 Y SALAS DE REUNION TORRE 4 | 2025-10-27 | 11/3/2025 12:00:00 AM | 7 | 35 | 42.5 | 121 | MURO | 36.967 | 3 | 121.429
B-19388 NATIVA | 191 | EVOLUTION 5000 PSI | MUROS PISO 1CUARTOS CORRESPONDENCIA Y TECNICOS EJE 10- 16 TORRE 5 | 2025-10-28 | 11/4/2025 12:00:00 AM | 7 | 35 | 32.2 | 92 | MURO | 32.167 | 3 | 92
B-19388 NATIVA | 191 | EVOLUTION 5000 PSI | MUROS PISO 1CUARTOS CORRESPONDENCIA Y TECNICOS EJE 10- 16 TORRE 5 | 2025-10-28 | 11/4/2025 12:00:00 AM | 7 | 35 | 32.1 | 92 | MURO | 32.167 | 3 | 91.714
B-19388 NATIVA | 191 | EVOLUTION 5000 PSI | MUROS PISO 1CUARTOS CORRESPONDENCIA Y TECNICOS EJE 10- 16 TORRE 5 | 2025-10-28 | 11/4/2025 12:00:00 AM | 7 | 35 | 32.2 | 92 | MURO | 32.167 | 3 | 92
B-19388 NATIVA | 191 | EVOLUTION 5000 PSI | MUROS PISO 4 APTOS 404-405 TORRE 4 | 2025-10-29 | 11/5/2025 12:00:00 AM | 7 | 35 | 33.7 | 96 | MURO | 35.333 | 3 | 96.286
B-19388 NATIVA | 191 | EVOLUTION 5000 PSI | MUROS PISO 4 APTOS 404-405 TORRE 4 | 2025-10-29 | 11/5/2025 12:00:00 AM | 7 | 35 | 35.8 | 102 | MURO | 35.333 | 3 | 102.286
B-19388 NATIVA | 191 | EVOLUTION 5000 PSI | MUROS PISO 4 APTOS 404-405 TORRE 4 | 2025-10-29 | 11/5/2025 12:00:00 AM | 7 | 35 | 36.5 | 104 | MURO | 35.333 | 3 | 104.286
B-19388 NATIVA | 191 | EVOLUTION 5000 PSI | MUROS PISO 4 APTOS 402-403 TORRE 4 | 2025-10-30 | 11/6/2025 12:00:00 AM | 7 | 35 | 33.4 | 96 | MURO | 33.867 | 3 | 95.429
B-19388 NATIVA | 191 | EVOLUTION 5000 PSI | MUROS PISO 4 APTOS 402-403 TORRE 4 | 2025-10-30 | 11/6/2025 12:00:00 AM | 7 | 35 | 34.1 | 98 | MURO | 33.867 | 3 | 97.429
B-19388 NATIVA | 191 | EVOLUTION 5000 PSI | MUROS PISO 4 APTOS 402-403 TORRE 4 | 2025-10-30 | 11/6/2025 12:00:00 AM | 7 | 35 | 34.1 | 98 | MURO | 33.867 | 3 | 97.429
B-19388 NATIVA | 191 | EVOLUTION 5000 PSI | MUROS PISO 1 EJE 16-23 Y A-F 108-109 TORRE 5 | 2025-10-31 | 11/7/2025 12:00:00 AM | 7 | 35 | 31.8 | 91 | MURO | 33.367 | 3 | 90.857
B-19388 NATIVA | 191 | EVOLUTION 5000 PSI | MUROS PISO 1 EJE 16-23 Y A-F 108-109 TORRE 5 | 2025-10-31 | 11/7/2025 12:00:00 AM | 7 | 35 | 33.9 | 97 | MURO | 33.367 | 3 | 96.857
B-19388 NATIVA | 191 | EVOLUTION 5000 PSI | MUROS PISO 1 EJE 16-23 Y A-F 108-109 TORRE 5 | 2025-10-31 | 11/7/2025 12:00:00 AM | 7 | 35 | 34.4 | 98 | MURO | 33.367 | 3 | 98.286
B-19388 NATIVA | 191 | EVOLUTION 5000 PSI | MUROS PISO 4 APTOS 401-412 TORRE 4 | 2025-11-01 | 11/8/2025 12:00:00 AM | 7 | 35 | 31.3 | 90 | MURO | 30.933 | 3 | 89.429
B-19388 NATIVA | 191 | EVOLUTION 5000 PSI | MUROS PISO 4 APTOS 401-412 TORRE 4 | 2025-11-01 | 11/8/2025 12:00:00 AM | 7 | 35 | 33.1 | 94 | MURO | 30.933 | 3 | 94.571
B-19388 NATIVA | 191 | EVOLUTION 5000 PSI | MUROS PISO 4 APTOS 401-412 TORRE 4 | 2025-11-01 | 11/8/2025 12:00:00 AM | 7 | 35 | 28.4 | 81 | MURO | 30.933 | 3 | 81.143
B-19388 NATIVA | 191 | EVOLUTION 5000 PSI | MUROS PISO 4 APTOS 406-407 TORRE 4 | 2025-10-31 | 11/7/2025 12:00:00 AM | 7 | 35 | 35 | 100 | MURO | 35.033 | 3 | 100
B-19388 NATIVA | 191 | EVOLUTION 5000 PSI | MUROS PISO 4 APTOS 406-407 TORRE 4 | 2025-10-31 | 11/7/2025 12:00:00 AM | 7 | 35 | 34.2 | 98 | MURO | 35.033 | 3 | 97.714
B-19388 NATIVA | 191 | EVOLUTION 5000 PSI | MUROS PISO 4 APTOS 406-407 TORRE 4 | 2025-10-31 | 11/7/2025 12:00:00 AM | 7 | 35 | 35.9 | 102 | MURO | 35.033 | 3 | 102.571
B-19388 NATIVA | 191 | EVOLUTION 5000 PSI | MUROS PISO 4 APTO 408 TORRE 4 | 2025-11-04 | 11/11/2025 12:00:00 AM | 7 | 35 | 26.9 | 77 | MURO | 26.5 | 3 | 76.857
B-19388 NATIVA | 191 | EVOLUTION 5000 PSI | MUROS PISO 4 APTO 408 TORRE 4 | 2025-11-04 | 11/11/2025 12:00:00 AM | 7 | 35 | 26.1 | 75 | MURO | 26.5 | 3 | 74.571
B-19388 NATIVA | 191 | EVOLUTION 5000 PSI | MUROS PISO 4 APTO 408 TORRE 4 | 2025-11-04 | 11/11/2025 12:00:00 AM | 7 | 35 | 26.5 | 76 | MURO | 26.5 | 3 | 75.714
B-19388 NATIVA | 191 | EVOLUTION 5000 PSI | MUROS PISO 4 APTO 409 TORRE 4 | 2025-11-05 | 11/12/2025 12:00:00 AM | 7 | 35 | 30.4 | 87 | MURO | 30.067 | 3 | 86.857
B-19388 NATIVA | 191 | EVOLUTION 5000 PSI | MUROS PISO 4 APTO 409 TORRE 4 | 2025-11-05 | 11/12/2025 12:00:00 AM | 7 | 35 | 29.1 | 83 | MURO | 30.067 | 3 | 83.143
B-19388 NATIVA | 191 | EVOLUTION 5000 PSI | MUROS PISO 4 APTO 409 TORRE 4 | 2025-11-05 | 11/12/2025 12:00:00 AM | 7 | 35 | 30.7 | 88 | MURO | 30.067 | 3 | 87.714
B-19388 NATIVA | 191 | EVOLUTION 5000 PSI | MUROS PISO 4 APTO 411 Y SALA DE JUEGOS TORRE 4 | 2025-11-06 | 11/13/2025 12:00:00 AM | 7 | 35 | 30.3 | 86 | MURO | 31.6 | 3 | 86.571
B-19388 NATIVA | 191 | EVOLUTION 5000 PSI | MUROS PISO 4 APTO 411 Y SALA DE JUEGOS TORRE 4 | 2025-11-06 | 11/13/2025 12:00:00 AM | 7 | 35 | 32.4 | 92 | MURO | 31.6 | 3 | 92.571
B-19388 NATIVA | 191 | EVOLUTION 5000 PSI | MUROS PISO 4 APTO 411 Y SALA DE JUEGOS TORRE 4 | 2025-11-06 | 11/13/2025 12:00:00 AM | 7 | 35 | 32.1 | 92 | MURO | 31.6 | 3 | 91.714
B-19388 NATIVA | 191 | EVOLUTION 5000 PSI | MUROS PISO 5 APTOS 504-505 TORRE 4 | 2025-11-07 | 11/14/2025 12:00:00 AM | 7 | 35 | 31.3 | 90 | MURO | 32.6 | 3 | 89.429
B-19388 NATIVA | 191 | EVOLUTION 5000 PSI | MUROS PISO 5 APTOS 504-505 TORRE 4 | 2025-11-07 | 11/14/2025 12:00:00 AM | 7 | 35 | 33.2 | 95 | MURO | 32.6 | 3 | 94.857
B-19388 NATIVA | 191 | EVOLUTION 5000 PSI | MUROS PISO 5 APTOS 504-505 TORRE 4 | 2025-11-07 | 11/14/2025 12:00:00 AM | 7 | 35 | 33.3 | 95 | MURO | 32.6 | 3 | 95.143
B-19388 NATIVA | 191 | EVOLUTION 5000 PSI | MUROS PISO 5 APTOS 502-503 TORRE 4 | 2025-11-08 | 11/15/2025 12:00:00 AM | 7 | 35 | 30.7 | 88 | MURO | 26.533 | 3 | 87.714
B-19388 NATIVA | 191 | EVOLUTION 5000 PSI | MUROS PISO 5 APTOS 502-503 TORRE 4 | 2025-11-08 | 11/15/2025 12:00:00 AM | 7 | 35 | 21.9 | 62 | MURO | 26.533 | 3 | 62.571
B-19388 NATIVA | 191 | EVOLUTION 5000 PSI | MUROS PISO 5 APTOS 502-503 TORRE 4 | 2025-11-08 | 11/15/2025 12:00:00 AM | 7 | 35 | 27 | 77 | MURO | 26.533 | 3 | 77.143
B-19388 NATIVA | 191 | EVOLUTION 5000 PSI | MUROS PISO 5 APTOS 501-512 TORRE 4 | 2025-11-10 | 11/17/2025 12:00:00 AM | 7 | 35 | 29.6 | 85 | MURO | 27.533 | 3 | 84.571
B-19388 NATIVA | 191 | EVOLUTION 5000 PSI | MUROS PISO 5 APTOS 501-512 TORRE 4 | 2025-11-10 | 11/17/2025 12:00:00 AM | 7 | 35 | 26.6 | 76 | MURO | 27.533 | 3 | 76
B-19388 NATIVA | 191 | EVOLUTION 5000 PSI | MUROS PISO 5 APTOS 501-512 TORRE 4 | 2025-11-10 | 11/17/2025 12:00:00 AM | 7 | 35 | 26.4 | 75 | MURO | 27.533 | 3 | 75.429
B-19388 NATIVA | 191 | EVOLUTION 5000 PSI | MUROS PISO 2 EJE 1-9 VS F-J DEPOSITOS | 2025-11-10 | 11/17/2025 12:00:00 AM | 7 | 35 | 36.9 | 105 | MURO | 37.033 | 3 | 105.429
B-19388 NATIVA | 191 | EVOLUTION 5000 PSI | MUROS PISO 2 EJE 1-9 VS F-J DEPOSITOS | 2025-11-10 | 11/17/2025 12:00:00 AM | 7 | 35 | 37.7 | 108 | MURO | 37.033 | 3 | 107.714
B-19388 NATIVA | 191 | EVOLUTION 5000 PSI | MUROS PISO 2 EJE 1-9 VS F-J DEPOSITOS | 2025-11-10 | 11/17/2025 12:00:00 AM | 7 | 35 | 36.5 | 104 | MURO | 37.033 | 3 | 104.286
B-19388 NATIVA | 191 | EVOLUTION 5000 PSI | MUROS PISO 1 T5 V EJE 17-23 CUARTOS TECNICOS TORRE 5 | 2025-11-05 | 11/12/2025 12:00:00 AM | 7 | 35 | 34.5 | 99 | MURO | 33.967 | 3 | 98.571
B-19388 NATIVA | 191 | EVOLUTION 5000 PSI | MUROS PISO 1 T5 V EJE 17-23 CUARTOS TECNICOS TORRE 5 | 2025-11-05 | 11/12/2025 12:00:00 AM | 7 | 35 | 32 | 91 | MURO | 33.967 | 3 | 91.429
B-19388 NATIVA | 191 | EVOLUTION 5000 PSI | MUROS PISO 1 T5 V EJE 17-23 CUARTOS TECNICOS TORRE 5 | 2025-11-05 | 11/12/2025 12:00:00 AM | 7 | 35 | 35.4 | 101 | MURO | 33.967 | 3 | 101.143
B-19388 NATIVA | 191 | EVOLUTION 5000 PSI | MUROS PISO 5 APTOS 506-507 TORRE 4 | 2025-11-11 | 11/18/2025 12:00:00 AM | 7 | 35 | 31.5 | 90 | MURO | 34.933 | 3 | 90
B-19388 NATIVA | 191 | EVOLUTION 5000 PSI | MUROS PISO 5 APTOS 506-507 TORRE 4 | 2025-11-11 | 11/18/2025 12:00:00 AM | 7 | 35 | 36.9 | 106 | MURO | 34.933 | 3 | 105.429
B-19388 NATIVA | 191 | EVOLUTION 5000 PSI | MUROS PISO 5 APTOS 506-507 TORRE 4 | 2025-11-11 | 11/18/2025 12:00:00 AM | 7 | 35 | 36.4 | 104 | MURO | 34.933 | 3 | 104
B-19388 NATIVA | 191 | EVOLUTION 5000 PSI | MUROS P2 EJE 1-9 VS A-E AP 204-205 TORRE 5 | 2025-11-12 | 11/19/2025 12:00:00 AM | 7 | 35 | 31.1 | 89 | MURO | 32.4 | 6 | 88.857
B-19388 NATIVA | 191 | EVOLUTION 5000 PSI | MUROS P2 EJE 1-9 VS A-E AP 204-205 TORRE 5 | 2025-11-12 | 11/19/2025 12:00:00 AM | 7 | 35 | 38.6 | 110 | MURO | 32.4 | 6 | 110.286
B-19388 NATIVA | 191 | EVOLUTION 5000 PSI | MUROS P2 EJE 1-9 VS A-E AP 204-205 TORRE 5 | 2025-11-12 | 11/19/2025 12:00:00 AM | 7 | 35 | 30.4 | 87 | MURO | 32.4 | 6 | 86.857
B-19388 NATIVA | 191 | EVOLUTION 5000 PSI | MUROS P2 EJE 1-9 VS A-E AP 204-205 TORRE 5 | 2025-11-12 | 11/19/2025 12:00:00 AM | 7 | 35 | 29.3 | 84 | MURO | 32.4 | 6 | 83.714
B-19388 NATIVA | 191 | EVOLUTION 5000 PSI | MUROS P2 EJE 1-9 VS A-E AP 204-205 TORRE 5 | 2025-11-12 | 11/19/2025 12:00:00 AM | 7 | 35 | 30.4 | 87 | MURO | 32.4 | 6 | 86.857
B-19388 NATIVA | 191 | EVOLUTION 5000 PSI | MUROS P2 EJE 1-9 VS A-E AP 204-205 TORRE 5 | 2025-11-12 | 11/19/2025 12:00:00 AM | 7 | 35 | 34.6 | 99 | MURO | 32.4 | 6 | 98.857
B-19388 NATIVA | 191 | EVOLUTION 5000 PSI | MUROS PISO 5 APTOS 508-509 TORRE 4 | 2025-11-12 | 11/19/2025 12:00:00 AM | 7 | 35 | 32.4 | 92 | MURO | 31.2 | 3 | 92.571
B-19388 NATIVA | 191 | EVOLUTION 5000 PSI | MUROS PISO 5 APTOS 508-509 TORRE 4 | 2025-11-12 | 11/19/2025 12:00:00 AM | 7 | 35 | 31.2 | 89 | MURO | 31.2 | 3 | 89.143
B-19388 NATIVA | 191 | EVOLUTION 5000 PSI | MUROS PISO 5 APTOS 508-509 TORRE 4 | 2025-11-12 | 11/19/2025 12:00:00 AM | 7 | 35 | 30 | 86 | MURO | 31.2 | 3 | 85.714
B-19388 NATIVA | 191 | EVOLUTION 5000 PSI | MUROS PISO 5 APTO 511 SALA DE JUEGOS TORRE 4 | 2025-11-13 | 11/20/2025 12:00:00 AM | 7 | 35 | 34.4 | 98 | MURO | 33.467 | 3 | 98.286
B-19388 NATIVA | 191 | EVOLUTION 5000 PSI | MUROS PISO 5 APTO 511 SALA DE JUEGOS TORRE 4 | 2025-11-13 | 11/20/2025 12:00:00 AM | 7 | 35 | 35.3 | 101 | MURO | 33.467 | 3 | 100.857
B-19388 NATIVA | 191 | EVOLUTION 5000 PSI | MUROS PISO 5 APTO 511 SALA DE JUEGOS TORRE 4 | 2025-11-13 | 11/20/2025 12:00:00 AM | 7 | 35 | 30.7 | 88 | MURO | 33.467 | 3 | 87.714
B-19388 NATIVA | 191 | EVOLUTION 5000 PSI | MUROS PISO 6 APTOS 604 Y 605 TORRE 4 | 2025-11-14 | 11/21/2025 12:00:00 AM | 7 | 35 | 34.6 | 99 | MURO | 34.367 | 3 | 98.857
B-19388 NATIVA | 191 | EVOLUTION 5000 PSI | MUROS PISO 6 APTOS 604 Y 605 TORRE 4 | 2025-11-14 | 11/21/2025 12:00:00 AM | 7 | 35 | 34.5 | 98 | MURO | 34.367 | 3 | 98.571
B-19388 NATIVA | 191 | EVOLUTION 5000 PSI | MUROS PISO 6 APTOS 604 Y 605 TORRE 4 | 2025-11-14 | 11/21/2025 12:00:00 AM | 7 | 35 | 34 | 97 | MURO | 34.367 | 3 | 97.143
B-19388 NATIVA | 191 | EVOLUTION 5000 PSI | MUROS PISO 2 AP 206-207 TORRE 5 | 2025-11-15 | 11/22/2025 12:00:00 AM | 7 | 35 | 31.5 | 90 | MURO | 28.2 | 3 | 90
B-19388 NATIVA | 191 | EVOLUTION 5000 PSI | MUROS PISO 2 AP 206-207 TORRE 5 | 2025-11-15 | 11/22/2025 12:00:00 AM | 7 | 35 | 29.4 | 84 | MURO | 28.2 | 3 | 84
B-19388 NATIVA | 191 | EVOLUTION 5000 PSI | MUROS PISO 2 AP 206-207 TORRE 5 | 2025-11-15 | 11/22/2025 12:00:00 AM | 7 | 35 | 23.7 | 68 | MURO | 28.2 | 3 | 67.714
B-19388 NATIVA | 191 | EVOLUTION 5000 PSI | MUROS PISO 6 APTOS 602 Y 603 TORRE 4 | 2025-11-15 | 11/22/2025 12:00:00 AM | 7 | 35 | 30.8 | 88 | MURO | 29.9 | 3 | 88
B-19388 NATIVA | 191 | EVOLUTION 5000 PSI | MUROS PISO 6 APTOS 602 Y 603 TORRE 4 | 2025-11-15 | 11/22/2025 12:00:00 AM | 7 | 35 | 31.5 | 90 | MURO | 29.9 | 3 | 90
B-19388 NATIVA | 191 | EVOLUTION 5000 PSI | MUROS PISO 6 APTOS 602 Y 603 TORRE 4 | 2025-11-15 | 11/22/2025 12:00:00 AM | 7 | 35 | 27.4 | 78 | MURO | 29.9 | 3 | 78.286
B-19388 NATIVA | 191 | EVOLUTION 5000 PSI | MUROS PISO 6 APTOS 601 Y 612 TORRE 4 | 2025-11-18 | 11/25/2025 12:00:00 AM | 7 | 35 | 37.4 | 107 | MURO | 38.567 | 3 | 106.857
B-19388 NATIVA | 191 | EVOLUTION 5000 PSI | MUROS PISO 6 APTOS 601 Y 612 TORRE 4 | 2025-11-18 | 11/25/2025 12:00:00 AM | 7 | 35 | 41 | 117 | MURO | 38.567 | 3 | 117.143
B-19388 NATIVA | 191 | EVOLUTION 5000 PSI | MUROS PISO 6 APTOS 601 Y 612 TORRE 4 | 2025-11-18 | 11/25/2025 12:00:00 AM | 7 | 35 | 37.3 | 106 | MURO | 38.567 | 3 | 106.571
B-19388 NATIVA | 191 | EVOLUTION 5000 PSI | MUROS PISO 2 EJE 10-16 DEPOSITOS Y ACCESOS TORRE 5 | 2025-11-19 | 11/26/2025 12:00:00 AM | 7 | 35 | 34.1 | 98 | MURO | 31.767 | 3 | 97.429
B-19388 NATIVA | 191 | EVOLUTION 5000 PSI | MUROS PISO 2 EJE 10-16 DEPOSITOS Y ACCESOS TORRE 5 | 2025-11-19 | 11/26/2025 12:00:00 AM | 7 | 35 | 31.1 | 89 | MURO | 31.767 | 3 | 88.857
B-19388 NATIVA | 191 | EVOLUTION 5000 PSI | MUROS PISO 2 EJE 10-16 DEPOSITOS Y ACCESOS TORRE 5 | 2025-11-19 | 11/26/2025 12:00:00 AM | 7 | 35 | 30.1 | 86 | MURO | 31.767 | 3 | 86
B-19388 NATIVA | 191 | EVOLUTION 5000 PSI | MUROS PISO 6 APTOS 606 Y 607 TORRE 4 | 2025-11-19 | 11/26/2025 12:00:00 AM | 7 | 35 | 25.9 | 74 | MURO | 28.7 | 3 | 74
B-19388 NATIVA | 191 | EVOLUTION 5000 PSI | MUROS PISO 6 APTOS 606 Y 607 TORRE 4 | 2025-11-19 | 11/26/2025 12:00:00 AM | 7 | 35 | 30.9 | 88 | MURO | 28.7 | 3 | 88.286
B-19388 NATIVA | 191 | EVOLUTION 5000 PSI | MUROS PISO 6 APTOS 606 Y 607 TORRE 4 | 2025-11-19 | 11/26/2025 12:00:00 AM | 7 | 35 | 29.3 | 84 | MURO | 28.7 | 3 | 83.714
B-19388 NATIVA | 191 | EVOLUTION 5000 PSI | MUROS PISO 6 APTOS 608 Y 609 TORRE 4 | 2025-11-20 | 11/27/2025 12:00:00 AM | 7 | 35 | 30.5 | 87 | MURO | 29.367 | 3 | 87.143
B-19388 NATIVA | 191 | EVOLUTION 5000 PSI | MUROS PISO 6 APTOS 608 Y 609 TORRE 4 | 2025-11-20 | 11/27/2025 12:00:00 AM | 7 | 35 | 32.4 | 93 | MURO | 29.367 | 3 | 92.571
B-19388 NATIVA | 191 | EVOLUTION 5000 PSI | MUROS PISO 6 APTOS 608 Y 609 TORRE 4 | 2025-11-20 | 11/27/2025 12:00:00 AM | 7 | 35 | 25.2 | 72 | MURO | 29.367 | 3 | 72
B-19388 NATIVA | 191 | EVOLUTION 5000 PSI | MUROS PISO 2 EJE 16-23 AP 208-209 TORRE 5 | 2025-11-21 | 11/28/2025 12:00:00 AM | 7 | 35 | 32.1 | 92 | MURO | 32.1 | 3 | 91.714
B-19388 NATIVA | 191 | EVOLUTION 5000 PSI | MUROS PISO 2 EJE 16-23 AP 208-209 TORRE 5 | 2025-11-21 | 11/28/2025 12:00:00 AM | 7 | 35 | 34.2 | 98 | MURO | 32.1 | 3 | 97.714
B-19388 NATIVA | 191 | EVOLUTION 5000 PSI | MUROS PISO 2 EJE 16-23 AP 208-209 TORRE 5 | 2025-11-21 | 11/28/2025 12:00:00 AM | 7 | 35 | 30 | 86 | MURO | 32.1 | 3 | 85.714
B-19388 NATIVA | 191 | EVOLUTION 5000 PSI | MUROS PISO 6 APTO 611 Y SALA DE COCINA TORRE 4 | 2025-11-21 | 11/28/2025 12:00:00 AM | 7 | 35 | 35.2 | 100 | MURO | 32.4 | 3 | 100.571
B-19388 NATIVA | 191 | EVOLUTION 5000 PSI | MUROS PISO 6 APTO 611 Y SALA DE COCINA TORRE 4 | 2025-11-21 | 11/28/2025 12:00:00 AM | 7 | 35 | 29.1 | 83 | MURO | 32.4 | 3 | 83.143
B-19388 NATIVA | 191 | EVOLUTION 5000 PSI | MUROS PISO 6 APTO 611 Y SALA DE COCINA TORRE 4 | 2025-11-21 | 11/28/2025 12:00:00 AM | 7 | 35 | 32.9 | 94 | MURO | 32.4 | 3 | 94
B-19388 NATIVA | 191 | EVOLUTION 5000 PSI | MUROS PISO 7 APTO 704 Y 705 TORRE 4 | 2025-11-22 | 11/29/2025 12:00:00 AM | 7 | 35 | 26.7 | 76 | MURO | 26 | 3 | 76.286
B-19388 NATIVA | 191 | EVOLUTION 5000 PSI | MUROS PISO 7 APTO 704 Y 705 TORRE 4 | 2025-11-22 | 11/29/2025 12:00:00 AM | 7 | 35 | 26.5 | 76 | MURO | 26 | 3 | 75.714
B-19388 NATIVA | 191 | EVOLUTION 5000 PSI | MUROS PISO 7 APTO 704 Y 705 TORRE 4 | 2025-11-22 | 11/29/2025 12:00:00 AM | 7 | 35 | 24.8 | 71 | MURO | 26 | 3 | 70.857
B-19388 NATIVA | 191 | EVOLUTION 5000 PSI | MUROS PISO 2 EJE 15-23 J-F DEPOSITOS Y ZONA LAVANDERIA TORRE 5 | 2025-11-24 | 12/1/2025 12:00:00 AM | 7 | 35 | 29.6 | 84 | MURO | 31.167 | 3 | 84.571
B-19388 NATIVA | 191 | EVOLUTION 5000 PSI | MUROS PISO 2 EJE 15-23 J-F DEPOSITOS Y ZONA LAVANDERIA TORRE 5 | 2025-11-24 | 12/1/2025 12:00:00 AM | 7 | 35 | 36.9 | 105 | MURO | 31.167 | 3 | 105.429
B-19388 NATIVA | 191 | EVOLUTION 5000 PSI | MUROS PISO 2 EJE 15-23 J-F DEPOSITOS Y ZONA LAVANDERIA TORRE 5 | 2025-11-24 | 12/1/2025 12:00:00 AM | 7 | 35 | 27 | 77 | MURO | 31.167 | 3 | 77.143
B-19388 NATIVA | 191 | EVOLUTION 5000 PSI | MUROS PISO 7 APTO 702 Y 703 TORRE 4 | 2025-11-24 | 12/1/2025 12:00:00 AM | 7 | 35 | 39.1 | 112 | MURO | 37.867 | 3 | 111.714
B-19388 NATIVA | 191 | EVOLUTION 5000 PSI | MUROS PISO 7 APTO 702 Y 703 TORRE 4 | 2025-11-24 | 12/1/2025 12:00:00 AM | 7 | 35 | 37.5 | 107 | MURO | 37.867 | 3 | 107.143
B-19388 NATIVA | 191 | EVOLUTION 5000 PSI | MUROS PISO 7 APTO 702 Y 703 TORRE 4 | 2025-11-24 | 12/1/2025 12:00:00 AM | 7 | 35 | 37 | 106 | MURO | 37.867 | 3 | 105.714
B-19388 NATIVA | 191 | EVOLUTION 5000 PSI | MUROS PISO 7 APTO 706 Y 707 TORRE 4 | 2025-11-25 | 12/2/2025 12:00:00 AM | 7 | 35 | 30.2 | 86 | MURO | 31.533 | 3 | 86.286
B-19388 NATIVA | 191 | EVOLUTION 5000 PSI | MUROS PISO 7 APTO 706 Y 707 TORRE 4 | 2025-11-25 | 12/2/2025 12:00:00 AM | 7 | 35 | 31.4 | 90 | MURO | 31.533 | 3 | 89.714
B-19388 NATIVA | 191 | EVOLUTION 5000 PSI | MUROS PISO 7 APTO 706 Y 707 TORRE 4 | 2025-11-25 | 12/2/2025 12:00:00 AM | 7 | 35 | 33 | 94 | MURO | 31.533 | 3 | 94.286
B-19388 NATIVA | 191 | EVOLUTION 5000 PSI | MUROS PISO 7 APTO 701 Y 712 TORRE 4 | 2025-11-26 | 12/3/2025 12:00:00 AM | 7 | 35 | 35.3 | 101 | MURO | 34.967 | 3 | 100.857
B-19388 NATIVA | 191 | EVOLUTION 5000 PSI | MUROS PISO 7 APTO 701 Y 712 TORRE 4 | 2025-11-26 | 12/3/2025 12:00:00 AM | 7 | 35 | 35.8 | 102 | MURO | 34.967 | 3 | 102.286
B-19388 NATIVA | 191 | EVOLUTION 5000 PSI | MUROS PISO 7 APTO 701 Y 712 TORRE 4 | 2025-11-26 | 12/3/2025 12:00:00 AM | 7 | 35 | 33.8 | 96 | MURO | 34.967 | 3 | 96.571
B-19388 NATIVA | 191 | EVOLUTION 5000 PSI | MUROS TORRE 5 PISO 3 ZONA DE LECTURA Y AP 302 MUROS | 2025-11-26 | 12/3/2025 12:00:00 AM | 7 | 35 | 36.8 | 105 | MURO | 33.9 | 3 | 105.143
B-19388 NATIVA | 191 | EVOLUTION 5000 PSI | MUROS TORRE 5 PISO 3 ZONA DE LECTURA Y AP 302 MUROS | 2025-11-26 | 12/3/2025 12:00:00 AM | 7 | 35 | 33.4 | 95 | MURO | 33.9 | 3 | 95.429
B-19388 NATIVA | 191 | EVOLUTION 5000 PSI | MUROS TORRE 5 PISO 3 ZONA DE LECTURA Y AP 302 MUROS | 2025-11-26 | 12/3/2025 12:00:00 AM | 7 | 35 | 31.5 | 90 | MURO | 33.9 | 3 | 90
B-19388 NATIVA | 191 | EVOLUTION 5000 PSI | MUROS TORRE 5 AP 304-305 | 2025-11-27 | 12/4/2025 12:00:00 AM | 7 | 35 | 27.6 | 79 | MURO | 27.833 | 3 | 78.857
B-19388 NATIVA | 191 | EVOLUTION 5000 PSI | MUROS TORRE 5 AP 304-305 | 2025-11-27 | 12/4/2025 12:00:00 AM | 7 | 35 | 30.9 | 88 | MURO | 27.833 | 3 | 88.286
B-19388 NATIVA | 191 | EVOLUTION 5000 PSI | MUROS TORRE 5 AP 304-305 | 2025-11-27 | 12/4/2025 12:00:00 AM | 7 | 35 | 25 | 72 | MURO | 27.833 | 3 | 71.429
B-19388 NATIVA | 191 | EVOLUTION 5000 PSI | MUROS PISO 7 APTO 708 Y 709 TORRE 4 | 2025-11-27 | 12/4/2025 12:00:00 AM | 7 | 35 | 24.6 | 70 | MURO | 27.933 | 3 | 70.286
B-19388 NATIVA | 191 | EVOLUTION 5000 PSI | MUROS PISO 7 APTO 708 Y 709 TORRE 4 | 2025-11-27 | 12/4/2025 12:00:00 AM | 7 | 35 | 26.3 | 75 | MURO | 27.933 | 3 | 75.143
B-19388 NATIVA | 191 | EVOLUTION 5000 PSI | MUROS PISO 7 APTO 708 Y 709 TORRE 4 | 2025-11-27 | 12/4/2025 12:00:00 AM | 7 | 35 | 32.9 | 94 | MURO | 27.933 | 3 | 94
B-19388 NATIVA | 191 | EVOLUTION 5000 PSI | MUROS PISO 3 AP 306-307 TORRE 5 | 2025-11-28 | 12/5/2025 12:00:00 AM | 7 | 35 | 28.6 | 82 | MURO | 31.633 | 3 | 81.714
B-19388 NATIVA | 191 | EVOLUTION 5000 PSI | MUROS PISO 3 AP 306-307 TORRE 5 | 2025-11-28 | 12/5/2025 12:00:00 AM | 7 | 35 | 34.5 | 98 | MURO | 31.633 | 3 | 98.571
B-19388 NATIVA | 191 | EVOLUTION 5000 PSI | MUROS PISO 3 AP 306-307 TORRE 5 | 2025-11-28 | 12/5/2025 12:00:00 AM | 7 | 35 | 31.8 | 91 | MURO | 31.633 | 3 | 90.857
B-19388 NATIVA | 191 | EVOLUTION 5000 PSI | MUROS PISO 7 APTO 710 Y 711 TORRE 4 | 2025-11-28 | 12/5/2025 12:00:00 AM | 7 | 35 | 38 | 109 | MURO | 36.133 | 3 | 108.571
B-19388 NATIVA | 191 | EVOLUTION 5000 PSI | MUROS PISO 7 APTO 710 Y 711 TORRE 4 | 2025-11-28 | 12/5/2025 12:00:00 AM | 7 | 35 | 34.2 | 98 | MURO | 36.133 | 3 | 97.714
B-19388 NATIVA | 191 | EVOLUTION 5000 PSI | MUROS PISO 7 APTO 710 Y 711 TORRE 4 | 2025-11-28 | 12/5/2025 12:00:00 AM | 7 | 35 | 36.2 | 104 | MURO | 36.133 | 3 | 103.429
B-19388 NATIVA | 191 | EVOLUTION 5000 PSI | MUROS P3 AP 301- DEPOSITOS | 2025-11-29 | 12/6/2025 12:00:00 AM | 7 | 35 | 30.2 | 86 | MURO | 28.733 | 3 | 86.286
B-19388 NATIVA | 191 | EVOLUTION 5000 PSI | MUROS P3 AP 301- DEPOSITOS | 2025-11-29 | 12/6/2025 12:00:00 AM | 7 | 35 | 26.5 | 76 | MURO | 28.733 | 3 | 75.714
B-19388 NATIVA | 191 | EVOLUTION 5000 PSI | MUROS P3 AP 301- DEPOSITOS | 2025-11-29 | 12/6/2025 12:00:00 AM | 7 | 35 | 29.5 | 84 | MURO | 28.733 | 3 | 84.286
B-19388 NATIVA | 191 | EVOLUTION 5000 PSI | MUROS PISO 8 APTO 804 Y 805 TORRE 4 | 2025-11-29 | 12/6/2025 12:00:00 AM | 7 | 35 | 33.7 | 96 | MURO | 35.467 | 3 | 96.286
B-19388 NATIVA | 191 | EVOLUTION 5000 PSI | MUROS PISO 8 APTO 804 Y 805 TORRE 4 | 2025-11-29 | 12/6/2025 12:00:00 AM | 7 | 35 | 37.2 | 106 | MURO | 35.467 | 3 | 106.286
B-19388 NATIVA | 191 | EVOLUTION 5000 PSI | MUROS PISO 8 APTO 804 Y 805 TORRE 4 | 2025-11-29 | 12/6/2025 12:00:00 AM | 7 | 35 | 35.5 | 102 | MURO | 35.467 | 3 | 101.429
B-19388 NATIVA | 191 | EVOLUTION 5000 PSI | MUROS PISO 8 APTO 806 Y 807 TORRE 4 | 2025-12-02 | 12/9/2025 12:00:00 AM | 7 | 35 | 35.7 | 102 | MURO | 36.367 | 3 | 102
B-19388 NATIVA | 191 | EVOLUTION 5000 PSI | MUROS PISO 8 APTO 806 Y 807 TORRE 4 | 2025-12-02 | 12/9/2025 12:00:00 AM | 7 | 35 | 35.4 | 101 | MURO | 36.367 | 3 | 101.143
B-19388 NATIVA | 191 | EVOLUTION 5000 PSI | MUROS PISO 8 APTO 806 Y 807 TORRE 4 | 2025-12-02 | 12/9/2025 12:00:00 AM | 7 | 35 | 38 | 108 | MURO | 36.367 | 3 | 108.571
B-19388 NATIVA | 191 | EVOLUTION 5000 PSI | MUROS P3 AP 310-311 TORRE 5 | 2025-12-02 | 12/9/2025 12:00:00 AM | 7 | 35 | 26.7 | 76 | MURO | 26.367 | 3 | 76.286
B-19388 NATIVA | 191 | EVOLUTION 5000 PSI | MUROS P3 AP 310-311 TORRE 5 | 2025-12-02 | 12/9/2025 12:00:00 AM | 7 | 35 | 26.2 | 75 | MURO | 26.367 | 3 | 74.857
B-19388 NATIVA | 191 | EVOLUTION 5000 PSI | MUROS P3 AP 310-311 TORRE 5 | 2025-12-02 | 12/9/2025 12:00:00 AM | 7 | 35 | 26.2 | 75 | MURO | 26.367 | 3 | 74.857
B-19388 NATIVA | 191 | EVOLUTION 5000 PSI | MUROS PISO 8 APTO 801 Y 812 TORRE 4 | 2025-12-03 | 12/10/2025 12:00:00 AM | 7 | 35 | 31.5 | 90 | MURO | 31 | 3 | 90
B-19388 NATIVA | 191 | EVOLUTION 5000 PSI | MUROS PISO 8 APTO 801 Y 812 TORRE 4 | 2025-12-03 | 12/10/2025 12:00:00 AM | 7 | 35 | 31.4 | 90 | MURO | 31 | 3 | 89.714
B-19388 NATIVA | 191 | EVOLUTION 5000 PSI | MUROS PISO 8 APTO 801 Y 812 TORRE 4 | 2025-12-03 | 12/10/2025 12:00:00 AM | 7 | 35 | 30.1 | 86 | MURO | 31 | 3 | 86
B-19388 NATIVA | 191 | EVOLUTION 5000 PSI | MUROS PISO 8 APTO 808 Y 809 TORRE 4 | 2025-12-04 | 12/11/2025 12:00:00 AM | 7 | 35 | 38.3 | 109 | MURO | 37.933 | 3 | 109.429
B-19388 NATIVA | 191 | EVOLUTION 5000 PSI | MUROS PISO 8 APTO 808 Y 809 TORRE 4 | 2025-12-04 | 12/11/2025 12:00:00 AM | 7 | 35 | 37.8 | 108 | MURO | 37.933 | 3 | 108
B-19388 NATIVA | 191 | EVOLUTION 5000 PSI | MUROS PISO 8 APTO 808 Y 809 TORRE 4 | 2025-12-04 | 12/11/2025 12:00:00 AM | 7 | 35 | 37.7 | 108 | MURO | 37.933 | 3 | 107.714
B-19388 NATIVA | 191 | EVOLUTION 5000 PSI | MUROS P4 402 -sala de juegos TORRE 5 | 2025-12-04 | 12/11/2025 12:00:00 AM | 7 | 35 | 32.9 | 94 | MURO | 31.467 | 3 | 94
B-19388 NATIVA | 191 | EVOLUTION 5000 PSI | MUROS P4 402 -sala de juegos TORRE 5 | 2025-12-04 | 12/11/2025 12:00:00 AM | 7 | 35 | 29.8 | 85 | MURO | 31.467 | 3 | 85.143
B-19388 NATIVA | 191 | EVOLUTION 5000 PSI | MUROS P4 402 -sala de juegos TORRE 5 | 2025-12-04 | 12/11/2025 12:00:00 AM | 7 | 35 | 31.7 | 90 | MURO | 31.467 | 3 | 90.571
B-19388 NATIVA | 191 | IND MURO 5000 PSI | MUROS PISO 9 APTO 904 Y 905 TORRE 4 | 2025-12-09 | 12/16/2025 12:00:00 AM | 7 | 35 | 33.4 | 95 | MURO | 34.1 | 3 | 95.429
B-19388 NATIVA | 191 | IND MURO 5000 PSI | MUROS PISO 9 APTO 904 Y 905 TORRE 4 | 2025-12-09 | 12/16/2025 12:00:00 AM | 7 | 35 | 34.7 | 99 | MURO | 34.1 | 3 | 99.143
B-19388 NATIVA | 191 | IND MURO 5000 PSI | MUROS PISO 9 APTO 904 Y 905 TORRE 4 | 2025-12-09 | 12/16/2025 12:00:00 AM | 7 | 35 | 34.2 | 98 | MURO | 34.1 | 3 | 97.714
B-19388 NATIVA | 191 | AUTOCOMPACTANTE 5000 GF | MUROS PISO 9 APTO 902 Y 903 TORRE 4 | 2025-12-10 | 12/17/2025 12:00:00 AM | 7 | 35 | 29 | 83 | MURO | 34.267 | 3 | 82.857
B-19388 NATIVA | 191 | AUTOCOMPACTANTE 5000 GF | MUROS PISO 9 APTO 902 Y 903 TORRE 4 | 2025-12-10 | 12/17/2025 12:00:00 AM | 7 | 35 | 36.6 | 105 | MURO | 34.267 | 3 | 104.571
B-19388 NATIVA | 191 | AUTOCOMPACTANTE 5000 GF | MUROS PISO 9 APTO 902 Y 903 TORRE 4 | 2025-12-10 | 12/17/2025 12:00:00 AM | 7 | 35 | 37.2 | 106 | MURO | 34.267 | 3 | 106.286
B-19388 NATIVA | 191 | AUTOCOMPACTANTE 5000 GF | MUROS P4 AP 406-407 TORRE 5 | 2025-12-10 | 12/17/2025 12:00:00 AM | 7 | 35 | 38.2 | 109 | MURO | 34.2 | 3 | 109.143
B-19388 NATIVA | 191 | AUTOCOMPACTANTE 5000 GF | MUROS P4 AP 406-407 TORRE 5 | 2025-12-10 | 12/17/2025 12:00:00 AM | 7 | 35 | 25.6 | 73 | MURO | 34.2 | 3 | 73.143
B-19388 NATIVA | 191 | AUTOCOMPACTANTE 5000 GF | MUROS P4 AP 406-407 TORRE 5 | 2025-12-10 | 12/17/2025 12:00:00 AM | 7 | 35 | 38.8 | 111 | MURO | 34.2 | 3 | 110.857
B-19388 NATIVA | 191 | EVOLUTION 5000 PSI | MUROS P5 AP 410-411 TORRE 5 | 2025-12-12 | 12/19/2025 12:00:00 AM | 7 | 35 | 39.2 | 112 | MURO | 38.3 | 3 | 112
B-19388 NATIVA | 191 | EVOLUTION 5000 PSI | MUROS P5 AP 410-411 TORRE 5 | 2025-12-12 | 12/19/2025 12:00:00 AM | 7 | 35 | 39.7 | 113 | MURO | 38.3 | 3 | 113.429
B-19388 NATIVA | 191 | EVOLUTION 5000 PSI | MUROS P5 AP 410-411 TORRE 5 | 2025-12-12 | 12/19/2025 12:00:00 AM | 7 | 35 | 36 | 103 | MURO | 38.3 | 3 | 102.857
B-19388 NATIVA | 191 | AUTOCOMPACTANTE 5000 GF | MUROS PISO 9 APTO 901 Y 912 TORRE 4 | 2025-12-12 | 12/19/2025 12:00:00 AM | 7 | 35 | 32.1 | 92 | MURO | 31.567 | 3 | 91.714
B-19388 NATIVA | 191 | AUTOCOMPACTANTE 5000 GF | MUROS PISO 9 APTO 901 Y 912 TORRE 4 | 2025-12-12 | 12/19/2025 12:00:00 AM | 7 | 35 | 33 | 94 | MURO | 31.567 | 3 | 94.286
B-19388 NATIVA | 191 | AUTOCOMPACTANTE 5000 GF | MUROS PISO 9 APTO 901 Y 912 TORRE 4 | 2025-12-12 | 12/19/2025 12:00:00 AM | 7 | 35 | 29.6 | 84 | MURO | 31.567 | 3 | 84.571
B-19388 NATIVA | 191 | EVOLUTION 5000 PSI | MUROS P5 AP 503-502 TORRE 5 | 2025-12-13 | 12/20/2025 12:00:00 AM | 7 | 35 | 33.3 | 95 | MURO | 33.567 | 3 | 95.143
B-19388 NATIVA | 191 | EVOLUTION 5000 PSI | MUROS P5 AP 503-502 TORRE 5 | 2025-12-13 | 12/20/2025 12:00:00 AM | 7 | 35 | 33.3 | 95 | MURO | 33.567 | 3 | 95.143
B-19388 NATIVA | 191 | EVOLUTION 5000 PSI | MUROS P5 AP 503-502 TORRE 5 | 2025-12-13 | 12/20/2025 12:00:00 AM | 7 | 35 | 34.1 | 97 | MURO | 33.567 | 3 | 97.429
B-19388 NATIVA | 191 | AUTOCOMPACTANTE 5000 GF | MUROS PISO 9 APTO 908 Y 909 TORRE 4 | 2025-12-13 | 12/20/2025 12:00:00 AM | 7 | 35 | 17.9 | 51 | MURO | 20.433 | 3 | 51.143
B-19388 NATIVA | 191 | AUTOCOMPACTANTE 5000 GF | MUROS PISO 9 APTO 908 Y 909 TORRE 4 | 2025-12-13 | 12/20/2025 12:00:00 AM | 7 | 35 | 23.7 | 68 | MURO | 20.433 | 3 | 67.714
B-19388 NATIVA | 191 | AUTOCOMPACTANTE 5000 GF | MUROS PISO 9 APTO 908 Y 909 TORRE 4 | 2025-12-13 | 12/20/2025 12:00:00 AM | 7 | 35 | 19.7 | 56 | MURO | 20.433 | 3 | 56.286
B-19388 NATIVA | 191 | EVOLUTION 5000 PSI | MUROS PISO 8 APTO 810 Y 811 TORRE 4 | 2025-12-05 | 12/12/2025 12:00:00 AM | 7 | 35 | 33.8 | 96 | MURO | 31.933 | 3 | 96.571
B-19388 NATIVA | 191 | EVOLUTION 5000 PSI | MUROS PISO 8 APTO 810 Y 811 TORRE 4 | 2025-12-05 | 12/12/2025 12:00:00 AM | 7 | 35 | 29.2 | 83 | MURO | 31.933 | 3 | 83.429
B-19388 NATIVA | 191 | EVOLUTION 5000 PSI | MUROS PISO 8 APTO 810 Y 811 TORRE 4 | 2025-12-05 | 12/12/2025 12:00:00 AM | 7 | 35 | 32.8 | 94 | MURO | 31.933 | 3 | 93.714
B-19388 NATIVA | 191 | EVOLUTION 5000 PSI | MUROS P4 404-405 TORRE 5 | 2025-12-05 | 12/12/2025 12:00:00 AM | 7 | 35 | 31.9 | 91 | MURO | 32.733 | 3 | 91.143
B-19388 NATIVA | 191 | EVOLUTION 5000 PSI | MUROS P4 404-405 TORRE 5 | 2025-12-05 | 12/12/2025 12:00:00 AM | 7 | 35 | 31.2 | 89 | MURO | 32.733 | 3 | 89.143
B-19388 NATIVA | 191 | EVOLUTION 5000 PSI | MUROS P4 404-405 TORRE 5 | 2025-12-05 | 12/12/2025 12:00:00 AM | 7 | 35 | 35.1 | 100 | MURO | 32.733 | 3 | 100.286
B-19388 NATIVA | 191 | AUTOCOMPACTANTE 5000 GF | MUROS PISO 9 APTO 910 Y 911 TORRE 4 | 2025-12-15 | 12/22/2025 12:00:00 AM | 7 | 35 | 40.9 | 117 | MURO | 38.8 | 3 | 116.857
B-19388 NATIVA | 191 | AUTOCOMPACTANTE 5000 GF | MUROS PISO 9 APTO 910 Y 911 TORRE 4 | 2025-12-15 | 12/22/2025 12:00:00 AM | 7 | 35 | 35.1 | 100 | MURO | 38.8 | 3 | 100.286
B-19388 NATIVA | 191 | AUTOCOMPACTANTE 5000 GF | MUROS PISO 9 APTO 910 Y 911 TORRE 4 | 2025-12-15 | 12/22/2025 12:00:00 AM | 7 | 35 | 40.4 | 115 | MURO | 38.8 | 3 | 115.429
B-19388 NATIVA | 191 | EVOLUTION 5000 PSI | MUROS P5 AP 504-505 TORRE 5 | 2025-12-16 | 12/23/2025 12:00:00 AM | 7 | 35 | 34.5 | 98 | MURO | 30.867 | 3 | 98.571
B-19388 NATIVA | 191 | EVOLUTION 5000 PSI | MUROS P5 AP 504-505 TORRE 5 | 2025-12-16 | 12/23/2025 12:00:00 AM | 7 | 35 | 29.5 | 84 | MURO | 30.867 | 3 | 84.286
B-19388 NATIVA | 191 | EVOLUTION 5000 PSI | MUROS P5 AP 504-505 TORRE 5 | 2025-12-16 | 12/23/2025 12:00:00 AM | 7 | 35 | 28.6 | 82 | MURO | 30.867 | 3 | 81.714
B-19388 NATIVA | 191 | AUTOCOMPACTANTE 5000 GF | MUROS PISO 10 APTO 1004 Y 1005 TORRE 4 | 2025-12-16 | 12/23/2025 12:00:00 AM | 7 | 35 | 32.6 | 93 | MURO | 33.667 | 3 | 93.143
B-19388 NATIVA | 191 | AUTOCOMPACTANTE 5000 GF | MUROS PISO 10 APTO 1004 Y 1005 TORRE 4 | 2025-12-16 | 12/23/2025 12:00:00 AM | 7 | 35 | 34.7 | 99 | MURO | 33.667 | 3 | 99.143
B-19388 NATIVA | 191 | AUTOCOMPACTANTE 5000 GF | MUROS PISO 10 APTO 1004 Y 1005 TORRE 4 | 2025-12-16 | 12/23/2025 12:00:00 AM | 7 | 35 | 33.7 | 96 | MURO | 33.667 | 3 | 96.286
B-19388 NATIVA | 191 | AUTOCOMPACTANTE 5000 GF | MUROS PISO 10 APTO 1002 Y 1003 TORRE 4 | 2025-12-17 | 12/24/2025 12:00:00 AM | 7 | 35 | 42.1 | 120 | MURO | 41.433 | 3 | 120.286
B-19388 NATIVA | 191 | AUTOCOMPACTANTE 5000 GF | MUROS PISO 10 APTO 1002 Y 1003 TORRE 4 | 2025-12-17 | 12/24/2025 12:00:00 AM | 7 | 35 | 38.3 | 109 | MURO | 41.433 | 3 | 109.429
B-19388 NATIVA | 191 | AUTOCOMPACTANTE 5000 GF | MUROS PISO 10 APTO 1002 Y 1003 TORRE 4 | 2025-12-17 | 12/24/2025 12:00:00 AM | 7 | 35 | 43.9 | 125 | MURO | 41.433 | 3 | 125.429
B-19388 NATIVA | 191 | AUTOCOMPACTANTE 5000 GF | MUROS PISO 10 APTO 1006 Y 1007 TORRE 4 | 2025-12-18 | 12/25/2025 12:00:00 AM | 7 | 35 | 50.9 | 145 | MURO | 43.8 | 3 | 145.429
B-19388 NATIVA | 191 | AUTOCOMPACTANTE 5000 GF | MUROS PISO 10 APTO 1006 Y 1007 TORRE 4 | 2025-12-18 | 12/25/2025 12:00:00 AM | 7 | 35 | 33.8 | 96 | MURO | 43.8 | 3 | 96.571
B-19388 NATIVA | 191 | AUTOCOMPACTANTE 5000 GF | MUROS PISO 10 APTO 1006 Y 1007 TORRE 4 | 2025-12-18 | 12/25/2025 12:00:00 AM | 7 | 35 | 46.7 | 133 | MURO | 43.8 | 3 | 133.429
B-19388 NATIVA | 191 | EVOLUTION 5000 PSI | MUROS P5 AP 506-507 TORRE 5 | 2025-12-18 | 12/25/2025 12:00:00 AM | 7 | 35 | 26.6 | 76 | MURO | 31.467 | 3 | 76
B-19388 NATIVA | 191 | EVOLUTION 5000 PSI | MUROS P5 AP 506-507 TORRE 5 | 2025-12-18 | 12/25/2025 12:00:00 AM | 7 | 35 | 31.3 | 90 | MURO | 31.467 | 3 | 89.429
B-19388 NATIVA | 191 | EVOLUTION 5000 PSI | MUROS P5 AP 506-507 TORRE 5 | 2025-12-18 | 12/25/2025 12:00:00 AM | 7 | 35 | 36.5 | 104 | MURO | 31.467 | 3 | 104.286
B-19388 NATIVA | 191 | AUTOCOMPACTANTE 5000 GF | MUROS PISO 10 APTO 1001 Y 1012 TORRE 4 | 2025-12-19 | 12/26/2025 12:00:00 AM | 7 | 35 | 49.4 | 141 | MURO | 50.2 | 3 | 141.143
B-19388 NATIVA | 191 | AUTOCOMPACTANTE 5000 GF | MUROS PISO 10 APTO 1001 Y 1012 TORRE 4 | 2025-12-19 | 12/26/2025 12:00:00 AM | 7 | 35 | 52 | 148 | MURO | 50.2 | 3 | 148.571
B-19388 NATIVA | 191 | AUTOCOMPACTANTE 5000 GF | MUROS PISO 10 APTO 1001 Y 1012 TORRE 4 | 2025-12-19 | 12/26/2025 12:00:00 AM | 7 | 35 | 49.2 | 141 | MURO | 50.2 | 3 | 140.571
B-19388 NATIVA | 191 | AUTOCOMPACTANTE 5000 GF | MUROS PISO 10 APTO 1010 Y 1011 TORRE 4 | 2026-01-16 | 1/23/2026 12:00:00 AM | 7 | 35 | 27.7 | 79 | MURO | 26.267 | 3 | 79.143
B-19388 NATIVA | 191 | AUTOCOMPACTANTE 5000 GF | MUROS PISO 10 APTO 1010 Y 1011 TORRE 4 | 2026-01-16 | 1/23/2026 12:00:00 AM | 7 | 35 | 24.1 | 69 | MURO | 26.267 | 3 | 68.857
B-19388 NATIVA | 191 | AUTOCOMPACTANTE 5000 GF | MUROS PISO 10 APTO 1010 Y 1011 TORRE 4 | 2026-01-16 | 1/23/2026 12:00:00 AM | 7 | 35 | 27 | 77 | MURO | 26.267 | 3 | 77.143
B-19388 NATIVA | 191 | EVOLUTION 5000 PSI | MUROS 501-512 TORRE 5 | 2026-01-16 | 1/23/2026 12:00:00 AM | 7 | 35 | 33.8 | 97 | MURO | 33.8 | 3 | 96.571
B-19388 NATIVA | 191 | EVOLUTION 5000 PSI | MUROS 501-512 TORRE 5 | 2026-01-16 | 1/23/2026 12:00:00 AM | 7 | 35 | 33.2 | 95 | MURO | 33.8 | 3 | 94.857
B-19388 NATIVA | 191 | EVOLUTION 5000 PSI | MUROS 501-512 TORRE 5 | 2026-01-16 | 1/23/2026 12:00:00 AM | 7 | 35 | 34.4 | 98 | MURO | 33.8 | 3 | 98.286
B-19388 NATIVA | 191 | EVOLUTION 5000 PSI | MUROS P5 AP 508-509 TORRE 5 | 2026-01-19 | 1/26/2026 12:00:00 AM | 7 | 35 | 33.3 | 95 | MURO | 35.167 | 3 | 95.143
B-19388 NATIVA | 191 | EVOLUTION 5000 PSI | MUROS P5 AP 508-509 TORRE 5 | 2026-01-19 | 1/26/2026 12:00:00 AM | 7 | 35 | 36.1 | 103 | MURO | 35.167 | 3 | 103.143
B-19388 NATIVA | 191 | EVOLUTION 5000 PSI | MUROS P5 AP 508-509 TORRE 5 | 2026-01-19 | 1/26/2026 12:00:00 AM | 7 | 35 | 36.1 | 103 | MURO | 35.167 | 3 | 103.143
B-19388 NATIVA | 191 | EVOLUTION 5000 PSI | MUROS P5 AP 511-510 TORRE 5 | 2026-01-20 | 1/27/2026 12:00:00 AM | 7 | 35 | 33.5 | 96 | MURO | 32.267 | 3 | 95.714
B-19388 NATIVA | 191 | EVOLUTION 5000 PSI | MUROS P5 AP 511-510 TORRE 5 | 2026-01-20 | 1/27/2026 12:00:00 AM | 7 | 35 | 31.6 | 90 | MURO | 32.267 | 3 | 90.286
B-19388 NATIVA | 191 | EVOLUTION 5000 PSI | MUROS P5 AP 511-510 TORRE 5 | 2026-01-20 | 1/27/2026 12:00:00 AM | 7 | 35 | 31.7 | 90 | MURO | 32.267 | 3 | 90.571
B-19388 NATIVA | 191 | EVOLUTION 5000 PSI | MUROS P6 AP 604-605 TORRE 5 | 2026-01-22 | 1/29/2026 12:00:00 AM | 7 | 35 | 38.7 | 110 | MURO | 40.667 | 3 | 110.571
B-19388 NATIVA | 191 | EVOLUTION 5000 PSI | MUROS P6 AP 604-605 TORRE 5 | 2026-01-22 | 1/29/2026 12:00:00 AM | 7 | 35 | 40.6 | 116 | MURO | 40.667 | 3 | 116
B-19388 NATIVA | 191 | EVOLUTION 5000 PSI | MUROS P6 AP 604-605 TORRE 5 | 2026-01-22 | 1/29/2026 12:00:00 AM | 7 | 35 | 42.7 | 122 | MURO | 40.667 | 3 | 122
B-19388 NATIVA | 191 | EVOLUTION 5000 PSI | MUROS PISO 11 APTO 1104 Y 1105 TORRE 4 | 2026-01-22 | 1/29/2026 12:00:00 AM | 7 | 35 | 20.6 | 59 | MURO | 21.233 | 3 | 58.857
B-19388 NATIVA | 191 | EVOLUTION 5000 PSI | MUROS PISO 11 APTO 1104 Y 1105 TORRE 4 | 2026-01-22 | 1/29/2026 12:00:00 AM | 7 | 35 | 20.2 | 58 | MURO | 21.233 | 3 | 57.714
B-19388 NATIVA | 191 | EVOLUTION 5000 PSI | MUROS PISO 11 APTO 1104 Y 1105 TORRE 4 | 2026-01-22 | 1/29/2026 12:00:00 AM | 7 | 35 | 22.9 | 66 | MURO | 21.233 | 3 | 65.429
B-19388 NATIVA | 191 | EVOLUTION 5000 PSI | MUROS PISO 11 APTO 1102 Y 1103 TORRE 4 | 2026-01-23 | 1/30/2026 12:00:00 AM | 7 | 35 | 19.5 | 56 | MURO | 19.4 | 3 | 55.714
B-19388 NATIVA | 191 | EVOLUTION 5000 PSI | MUROS PISO 11 APTO 1102 Y 1103 TORRE 4 | 2026-01-23 | 1/30/2026 12:00:00 AM | 7 | 35 | 18.3 | 52 | MURO | 19.4 | 3 | 52.286
B-19388 NATIVA | 191 | EVOLUTION 5000 PSI | MUROS PISO 11 APTO 1102 Y 1103 TORRE 4 | 2026-01-23 | 1/30/2026 12:00:00 AM | 7 | 35 | 20.4 | 58 | MURO | 19.4 | 3 | 58.286
B-19388 NATIVA | 191 | EVOLUTION 5000 PSI | MUROS P6 AP 606-607 TORRE 5 | 2026-01-23 | 1/30/2026 12:00:00 AM | 7 | 35 | 33.6 | 96 | MURO | 34.767 | 3 | 96
B-19388 NATIVA | 191 | EVOLUTION 5000 PSI | MUROS P6 AP 606-607 TORRE 5 | 2026-01-23 | 1/30/2026 12:00:00 AM | 7 | 35 | 36.9 | 105 | MURO | 34.767 | 3 | 105.429
B-19388 NATIVA | 191 | EVOLUTION 5000 PSI | MUROS P6 AP 606-607 TORRE 5 | 2026-01-23 | 1/30/2026 12:00:00 AM | 7 | 35 | 33.8 | 96 | MURO | 34.767 | 3 | 96.571
B-19388 NATIVA | 191 | EVOLUTION 5000 PSI | MUROS PISO 11 APTO 1106 Y 1107 TORRE 4 | 2026-01-24 | 1/31/2026 12:00:00 AM | 7 | 35 | 20.4 | 58 | MURO | 30.4 | 3 | 58.286
B-19388 NATIVA | 191 | EVOLUTION 5000 PSI | MUROS PISO 11 APTO 1106 Y 1107 TORRE 4 | 2026-01-24 | 1/31/2026 12:00:00 AM | 7 | 35 | 34.4 | 98 | MURO | 30.4 | 3 | 98.286
B-19388 NATIVA | 191 | EVOLUTION 5000 PSI | MUROS PISO 11 APTO 1106 Y 1107 TORRE 4 | 2026-01-24 | 1/31/2026 12:00:00 AM | 7 | 35 | 36.4 | 104 | MURO | 30.4 | 3 | 104
B-19388 NATIVA | 191 | EVOLUTION 5000 PSI | MUROS P6 AP 601-612 TORRE 5 | 2026-01-24 | 1/31/2026 12:00:00 AM | 7 | 35 | 34.5 | 99 | MURO | 36.167 | 3 | 98.571
B-19388 NATIVA | 191 | EVOLUTION 5000 PSI | MUROS P6 AP 601-612 TORRE 5 | 2026-01-24 | 1/31/2026 12:00:00 AM | 7 | 35 | 36.1 | 103 | MURO | 36.167 | 3 | 103.143
B-19388 NATIVA | 191 | EVOLUTION 5000 PSI | MUROS P6 AP 601-612 TORRE 5 | 2026-01-24 | 1/31/2026 12:00:00 AM | 7 | 35 | 37.9 | 108 | MURO | 36.167 | 3 | 108.286
B-19388 NATIVA | 191 | EVOLUTION 5000 PSI | MUROS P6 AP 608-609 TORRE 5 | 2026-01-26 | 2/2/2026 12:00:00 AM | 7 | 35 | 31.9 | 91 | MURO | 32.433 | 3 | 91.143
B-19388 NATIVA | 191 | EVOLUTION 5000 PSI | MUROS P6 AP 608-609 TORRE 5 | 2026-01-26 | 2/2/2026 12:00:00 AM | 7 | 35 | 32.5 | 93 | MURO | 32.433 | 3 | 92.857
B-19388 NATIVA | 191 | EVOLUTION 5000 PSI | MUROS P6 AP 608-609 TORRE 5 | 2026-01-26 | 2/2/2026 12:00:00 AM | 7 | 35 | 32.9 | 94 | MURO | 32.433 | 3 | 94
B-19388 NATIVA | 191 | EVOLUTION 5000 PSI | MUROS PISO 11 APTO 1101 Y 1112 TORRE 4 | 2026-01-26 | 2/2/2026 12:00:00 AM | 7 | 35 | 42.3 | 121 | MURO | 40 | 3 | 120.857
B-19388 NATIVA | 191 | EVOLUTION 5000 PSI | MUROS PISO 11 APTO 1101 Y 1112 TORRE 4 | 2026-01-26 | 2/2/2026 12:00:00 AM | 7 | 35 | 39.5 | 113 | MURO | 40 | 3 | 112.857
B-19388 NATIVA | 191 | EVOLUTION 5000 PSI | MUROS PISO 11 APTO 1101 Y 1112 TORRE 4 | 2026-01-26 | 2/2/2026 12:00:00 AM | 7 | 35 | 38.2 | 109 | MURO | 40 | 3 | 109.143
B-19388 NATIVA | 191 | EVOLUTION 5000 PSI | MUROS P6 AP 611-610 TORRE 5 | 2026-01-27 | 2/3/2026 12:00:00 AM | 7 | 35 | 38.8 | 111 | MURO | 38.167 | 3 | 110.857
B-19388 NATIVA | 191 | EVOLUTION 5000 PSI | MUROS P6 AP 611-610 TORRE 5 | 2026-01-27 | 2/3/2026 12:00:00 AM | 7 | 35 | 37.1 | 106 | MURO | 38.167 | 3 | 106
B-19388 NATIVA | 191 | EVOLUTION 5000 PSI | MUROS P6 AP 611-610 TORRE 5 | 2026-01-27 | 2/3/2026 12:00:00 AM | 7 | 35 | 38.6 | 110 | MURO | 38.167 | 3 | 110.286
B-19388 NATIVA | 191 | EVOLUTION 5000 PSI | MUROS PISO 11 APTO 1108 Y 1109 TORRE 4 | 2026-01-27 | 2/3/2026 12:00:00 AM | 7 | 35 | 36.3 | 104 | MURO | 36.933 | 3 | 103.714
B-19388 NATIVA | 191 | EVOLUTION 5000 PSI | MUROS PISO 11 APTO 1108 Y 1109 TORRE 4 | 2026-01-27 | 2/3/2026 12:00:00 AM | 7 | 35 | 37.4 | 107 | MURO | 36.933 | 3 | 106.857
B-19388 NATIVA | 191 | EVOLUTION 5000 PSI | MUROS PISO 11 APTO 1108 Y 1109 TORRE 4 | 2026-01-27 | 2/3/2026 12:00:00 AM | 7 | 35 | 37.1 | 106 | MURO | 36.933 | 3 | 106
B-19388 NATIVA | 191 | EVOLUTION 5000 PSI | MUROS P7 AP 704-705 TORRE 5 | 2026-01-29 | 2/5/2026 12:00:00 AM | 7 | 35 | 33.9 | 97 | MURO | 35.933 | 3 | 96.857
B-19388 NATIVA | 191 | EVOLUTION 5000 PSI | MUROS P7 AP 704-705 TORRE 5 | 2026-01-29 | 2/5/2026 12:00:00 AM | 7 | 35 | 39.1 | 112 | MURO | 35.933 | 3 | 111.714
B-19388 NATIVA | 191 | EVOLUTION 5000 PSI | MUROS P7 AP 704-705 TORRE 5 | 2026-01-29 | 2/5/2026 12:00:00 AM | 7 | 35 | 34.8 | 99 | MURO | 35.933 | 3 | 99.429
B-19388 NATIVA | 191 | IND. MURO 5000 GF | MUROS PISO 12 APTO 1202 Y 1203 TORRE 4 | 2026-01-30 | 2/6/2026 12:00:00 AM | 7 | 35 | 37.9 | 108 | MURO | 38.367 | 3 | 108.286
B-19388 NATIVA | 191 | IND. MURO 5000 GF | MUROS PISO 12 APTO 1202 Y 1203 TORRE 4 | 2026-01-30 | 2/6/2026 12:00:00 AM | 7 | 35 | 40.6 | 116 | MURO | 38.367 | 3 | 116
B-19388 NATIVA | 191 | IND. MURO 5000 GF | MUROS PISO 12 APTO 1202 Y 1203 TORRE 4 | 2026-01-30 | 2/6/2026 12:00:00 AM | 7 | 35 | 36.6 | 105 | MURO | 38.367 | 3 | 104.571
B-19388 NATIVA | 191 | IND. MURO 5000 GF | MUROS PISO 12 APTO 1204 Y 1205 TORRE 4 | 2026-01-29 | 2/5/2026 12:00:00 AM | 7 | 35 | 36 | 103 | MURO | 37 | 3 | 102.857
B-19388 NATIVA | 191 | IND. MURO 5000 GF | MUROS PISO 12 APTO 1204 Y 1205 TORRE 4 | 2026-01-29 | 2/5/2026 12:00:00 AM | 7 | 35 | 37.1 | 106 | MURO | 37 | 3 | 106
B-19388 NATIVA | 191 | IND. MURO 5000 GF | MUROS PISO 12 APTO 1204 Y 1205 TORRE 4 | 2026-01-29 | 2/5/2026 12:00:00 AM | 7 | 35 | 37.9 | 108 | MURO | 37 | 3 | 108.286
B-19388 NATIVA | 191 | EVOLUTION 5000 PSI | MUROS P7 AP 707-706 TORRE 5 | 2026-01-30 | 2/6/2026 12:00:00 AM | 7 | 35 | 37.4 | 107 | MURO | 37.633 | 3 | 106.857
B-19388 NATIVA | 191 | EVOLUTION 5000 PSI | MUROS P7 AP 707-706 TORRE 5 | 2026-01-30 | 2/6/2026 12:00:00 AM | 7 | 35 | 38.4 | 110 | MURO | 37.633 | 3 | 109.714
B-19388 NATIVA | 191 | EVOLUTION 5000 PSI | MUROS P7 AP 707-706 TORRE 5 | 2026-01-30 | 2/6/2026 12:00:00 AM | 7 | 35 | 37.1 | 106 | MURO | 37.633 | 3 | 106
B-19388 NATIVA | 191 | EVOLUTION 5000 PSI | MUROS P7 AP 701-712 TORRE 5 | 2026-01-31 | 2/7/2026 12:00:00 AM | 7 | 35 | 37.3 | 106 | MURO | 41.767 | 3 | 106.571
B-19388 NATIVA | 191 | EVOLUTION 5000 PSI | MUROS P7 AP 701-712 TORRE 5 | 2026-01-31 | 2/7/2026 12:00:00 AM | 7 | 35 | 36.7 | 105 | MURO | 41.767 | 3 | 104.857
B-19388 NATIVA | 191 | EVOLUTION 5000 PSI | MUROS P7 AP 701-712 TORRE 5 | 2026-01-31 | 2/7/2026 12:00:00 AM | 7 | 35 | 51.3 | 146 | MURO | 41.767 | 3 | 146.571
B-19388 NATIVA | 191 | EVOLUTION 5000 PSI | MUROS PISO 7 AP 708-709 TORRE 5 | 2026-02-02 | 2/9/2026 12:00:00 AM | 7 | 35 | 39.4 | 112 | MURO | 39.4 | 3 | 112.571
B-19388 NATIVA | 191 | EVOLUTION 5000 PSI | MUROS PISO 7 AP 708-709 TORRE 5 | 2026-02-02 | 2/9/2026 12:00:00 AM | 7 | 35 | 38.1 | 109 | MURO | 39.4 | 3 | 108.857
B-19388 NATIVA | 191 | EVOLUTION 5000 PSI | MUROS PISO 7 AP 708-709 TORRE 5 | 2026-02-02 | 2/9/2026 12:00:00 AM | 7 | 35 | 40.7 | 116 | MURO | 39.4 | 3 | 116.286
B-19388 NATIVA | 191 | IND. MURO 5000 GF | MUROS PISO 12 APTO 1206 Y 1207 TORRE 4 | 2026-02-02 | 2/9/2026 12:00:00 AM | 7 | 35 | 35.3 | 101 | MURO | 34.733 | 3 | 100.857
B-19388 NATIVA | 191 | IND. MURO 5000 GF | MUROS PISO 12 APTO 1206 Y 1207 TORRE 4 | 2026-02-02 | 2/9/2026 12:00:00 AM | 7 | 35 | 37.3 | 106 | MURO | 34.733 | 3 | 106.571
B-19388 NATIVA | 191 | IND. MURO 5000 GF | MUROS PISO 12 APTO 1206 Y 1207 TORRE 4 | 2026-02-02 | 2/9/2026 12:00:00 AM | 7 | 35 | 31.6 | 90 | MURO | 34.733 | 3 | 90.286
B-19388 NATIVA | 191 | EVOLUTION 5000 PSI | MUROS P7 AP 711-710 TORRE 5 | 2026-02-03 | 2/10/2026 12:00:00 AM | 7 | 35 | 37 | 106 | MURO | 31.2 | 3 | 105.714
B-19388 NATIVA | 191 | EVOLUTION 5000 PSI | MUROS P7 AP 711-710 TORRE 5 | 2026-02-03 | 2/10/2026 12:00:00 AM | 7 | 35 | 36.5 | 104 | MURO | 31.2 | 3 | 104.286
B-19388 NATIVA | 191 | EVOLUTION 5000 PSI | MUROS P7 AP 711-710 TORRE 5 | 2026-02-03 | 2/10/2026 12:00:00 AM | 7 | 35 | 20.1 | 58 | MURO | 31.2 | 3 | 57.429
B-19388 NATIVA | 191 | IND. MURO 5000 GF | MUROS PISO 12 APTO 1201 Y 1212 TORRE 4 | 2026-02-03 | 2/10/2026 12:00:00 AM | 7 | 35 | 41.1 | 117 | MURO | 39.2 | 3 | 117.429
B-19388 NATIVA | 191 | IND. MURO 5000 GF | MUROS PISO 12 APTO 1201 Y 1212 TORRE 4 | 2026-02-03 | 2/10/2026 12:00:00 AM | 7 | 35 | 40.8 | 117 | MURO | 39.2 | 3 | 116.571
B-19388 NATIVA | 191 | IND. MURO 5000 GF | MUROS PISO 12 APTO 1201 Y 1212 TORRE 4 | 2026-02-03 | 2/10/2026 12:00:00 AM | 7 | 35 | 35.7 | 102 | MURO | 39.2 | 3 | 102
B-19388 NATIVA | 191 | IND. MURO 5000 GF | MUROS P8 AP 806-807 TORRE 5 | 2026-02-06 | 2/13/2026 12:00:00 AM | 7 | 35 | 30.3 | 87 | MURO | 32.2 | 3 | 86.571
B-19388 NATIVA | 191 | IND. MURO 5000 GF | MUROS P8 AP 806-807 TORRE 5 | 2026-02-06 | 2/13/2026 12:00:00 AM | 7 | 35 | 33.6 | 96 | MURO | 32.2 | 3 | 96
B-19388 NATIVA | 191 | IND. MURO 5000 GF | MUROS P8 AP 806-807 TORRE 5 | 2026-02-06 | 2/13/2026 12:00:00 AM | 7 | 35 | 32.7 | 93 | MURO | 32.2 | 3 | 93.429
B-19388 NATIVA | 191 | IND. MURO 5000 GF | MUROS PISO 13 APTO 1304 Y 1305 TORRE 4 | 2026-02-06 | 2/13/2026 12:00:00 AM | 7 | 35 | 35.4 | 101 | MURO | 33.933 | 3 | 101.143
B-19388 NATIVA | 191 | IND. MURO 5000 GF | MUROS PISO 13 APTO 1304 Y 1305 TORRE 4 | 2026-02-06 | 2/13/2026 12:00:00 AM | 7 | 35 | 31 | 88 | MURO | 33.933 | 3 | 88.571
B-19388 NATIVA | 191 | IND. MURO 5000 GF | MUROS PISO 13 APTO 1304 Y 1305 TORRE 4 | 2026-02-06 | 2/13/2026 12:00:00 AM | 7 | 35 | 35.4 | 101 | MURO | 33.933 | 3 | 101.143
B-19388 NATIVA | 191 | EVOLUTION 5000 PSI | MUROS AP 804-805 TORRE 5 | 2026-02-05 | 2/12/2026 12:00:00 AM | 7 | 35 | 35.4 | 101 | MURO | 34.667 | 3 | 101.143
B-19388 NATIVA | 191 | EVOLUTION 5000 PSI | MUROS AP 804-805 TORRE 5 | 2026-02-05 | 2/12/2026 12:00:00 AM | 7 | 35 | 32.9 | 94 | MURO | 34.667 | 3 | 94
B-19388 NATIVA | 191 | EVOLUTION 5000 PSI | MUROS AP 804-805 TORRE 5 | 2026-02-05 | 2/12/2026 12:00:00 AM | 7 | 35 | 35.7 | 102 | MURO | 34.667 | 3 | 102
B-19388 NATIVA | 191 | EVOLUTION 5000 PSI | MUROS P8 AP 801-812 TORRE 5 | 2026-02-07 | 2/14/2026 12:00:00 AM | 7 | 35 | 31 | 89 | MURO | 33.567 | 3 | 88.571
B-19388 NATIVA | 191 | EVOLUTION 5000 PSI | MUROS P8 AP 801-812 TORRE 5 | 2026-02-07 | 2/14/2026 12:00:00 AM | 7 | 35 | 34.4 | 98 | MURO | 33.567 | 3 | 98.286
B-19388 NATIVA | 191 | EVOLUTION 5000 PSI | MUROS P8 AP 801-812 TORRE 5 | 2026-02-07 | 2/14/2026 12:00:00 AM | 7 | 35 | 35.3 | 101 | MURO | 33.567 | 3 | 100.857
B-19388 NATIVA | 191 | IND. MURO 5000 GF | MUROS PISO 12 APTO 1210 Y 1211 TORRE 4 | 2026-02-05 | 2/12/2026 12:00:00 AM | 7 | 35 | 33 | 94 | MURO | 33.3 | 3 | 94.286
B-19388 NATIVA | 191 | IND. MURO 5000 GF | MUROS PISO 12 APTO 1210 Y 1211 TORRE 4 | 2026-02-05 | 2/12/2026 12:00:00 AM | 7 | 35 | 33.9 | 97 | MURO | 33.3 | 3 | 96.857
B-19388 NATIVA | 191 | IND. MURO 5000 GF | MUROS PISO 12 APTO 1210 Y 1211 TORRE 4 | 2026-02-05 | 2/12/2026 12:00:00 AM | 7 | 35 | 33 | 94 | MURO | 33.3 | 3 | 94.286
B-19388 NATIVA | 191 | IND. MURO 5000 GF | MUROS PISO 13 APTO 1302 Y 1303 TORRE 4 | 2026-02-07 | 2/14/2026 12:00:00 AM | 7 | 35 | 27.3 | 78 | MURO | 27.233 | 3 | 78
B-19388 NATIVA | 191 | IND. MURO 5000 GF | MUROS PISO 13 APTO 1302 Y 1303 TORRE 4 | 2026-02-07 | 2/14/2026 12:00:00 AM | 7 | 35 | 26.8 | 77 | MURO | 27.233 | 3 | 76.571
B-19388 NATIVA | 191 | IND. MURO 5000 GF | MUROS PISO 13 APTO 1302 Y 1303 TORRE 4 | 2026-02-07 | 2/14/2026 12:00:00 AM | 7 | 35 | 27.6 | 79 | MURO | 27.233 | 3 | 78.857
B-19388 NATIVA | 191 | IND. MURO 5000 GF | MUROS PISO 13 APTO 1306 Y 1307 TORRE 4 | 2026-02-09 | 2/16/2026 12:00:00 AM | 7 | 35 | 34.5 | 98 | MURO | 36.1 | 3 | 98.571
B-19388 NATIVA | 191 | IND. MURO 5000 GF | MUROS PISO 13 APTO 1306 Y 1307 TORRE 4 | 2026-02-09 | 2/16/2026 12:00:00 AM | 7 | 35 | 37.1 | 106 | MURO | 36.1 | 3 | 106
B-19388 NATIVA | 191 | IND. MURO 5000 GF | MUROS PISO 13 APTO 1306 Y 1307 TORRE 4 | 2026-02-09 | 2/16/2026 12:00:00 AM | 7 | 35 | 36.7 | 105 | MURO | 36.1 | 3 | 104.857
B-19388 NATIVA | 191 | EVOLUTION 5000 PSI | MUROS PISO 8 AP 808-809 TORRE 5 | 2026-02-09 | 2/16/2026 12:00:00 AM | 7 | 35 | 35.3 | 101 | MURO | 36.6 | 3 | 100.857
B-19388 NATIVA | 191 | EVOLUTION 5000 PSI | MUROS PISO 8 AP 808-809 TORRE 5 | 2026-02-09 | 2/16/2026 12:00:00 AM | 7 | 35 | 37.1 | 106 | MURO | 36.6 | 3 | 106
B-19388 NATIVA | 191 | EVOLUTION 5000 PSI | MUROS PISO 8 AP 808-809 TORRE 5 | 2026-02-09 | 2/16/2026 12:00:00 AM | 7 | 35 | 37.4 | 107 | MURO | 36.6 | 3 | 106.857
B-19388 NATIVA | 191 | IND. MURO 5000 GF | MUROS PISO 13 APTO 1301 Y 1312 TORRE 4 | 2026-02-10 | 2/17/2026 12:00:00 AM | 7 | 35 | 29 | 83 | MURO | 27.567 | 3 | 82.857
B-19388 NATIVA | 191 | IND. MURO 5000 GF | MUROS PISO 13 APTO 1301 Y 1312 TORRE 4 | 2026-02-10 | 2/17/2026 12:00:00 AM | 7 | 35 | 26.4 | 75 | MURO | 27.567 | 3 | 75.429
B-19388 NATIVA | 191 | IND. MURO 5000 GF | MUROS PISO 13 APTO 1301 Y 1312 TORRE 4 | 2026-02-10 | 2/17/2026 12:00:00 AM | 7 | 35 | 27.3 | 78 | MURO | 27.567 | 3 | 78
B-19388 NATIVA | 191 | EVOLUTION 5000 PSI | MUROS P8 811-810 TORRE 5 | 2026-02-10 | 2/17/2026 12:00:00 AM | 7 | 35 | 33.1 | 95 | MURO | 33.667 | 3 | 94.571
B-19388 NATIVA | 191 | EVOLUTION 5000 PSI | MUROS P8 811-810 TORRE 5 | 2026-02-10 | 2/17/2026 12:00:00 AM | 7 | 35 | 32.5 | 93 | MURO | 33.667 | 3 | 92.857
B-19388 NATIVA | 191 | EVOLUTION 5000 PSI | MUROS P8 811-810 TORRE 5 | 2026-02-10 | 2/17/2026 12:00:00 AM | 7 | 35 | 35.4 | 101 | MURO | 33.667 | 3 | 101.143
B-19388 NATIVA | 191 | IND MURO 5000 GF | MUROS PISO 13 APTO 1308 Y 1309 TORRE 4 | 2026-02-11 | 2/18/2026 12:00:00 AM | 7 | 35 | 29.7 | 85 | MURO | 28.5 | 3 | 84.857
B-19388 NATIVA | 191 | IND MURO 5000 GF | MUROS PISO 13 APTO 1308 Y 1309 TORRE 4 | 2026-02-11 | 2/18/2026 12:00:00 AM | 7 | 35 | 29 | 83 | MURO | 28.5 | 3 | 82.857
B-19388 NATIVA | 191 | IND MURO 5000 GF | MUROS PISO 13 APTO 1308 Y 1309 TORRE 4 | 2026-02-11 | 2/18/2026 12:00:00 AM | 7 | 35 | 26.8 | 76 | MURO | 28.5 | 3 | 76.571
B-19388 NATIVA | 191 | EVOLUTION 5000 PSI | MUROS AP 904-905 TORRE 5 | 2026-02-12 | 2/19/2026 12:00:00 AM | 7 | 35 | 26.8 | 77 | MURO | 30 | 3 | 76.571
B-19388 NATIVA | 191 | EVOLUTION 5000 PSI | MUROS AP 904-905 TORRE 5 | 2026-02-12 | 2/19/2026 12:00:00 AM | 7 | 35 | 29.6 | 84 | MURO | 30 | 3 | 84.571
B-19388 NATIVA | 191 | EVOLUTION 5000 PSI | MUROS AP 904-905 TORRE 5 | 2026-02-12 | 2/19/2026 12:00:00 AM | 7 | 35 | 33.6 | 96 | MURO | 30 | 3 | 96
B-19388 NATIVA | 191 | IND. MURO 5000 GF | MUROS PISO 14 APTO 1404 Y 1405 TORRE 4 | 2026-02-13 | 2/20/2026 12:00:00 AM | 7 | 35 | 34 | 97 | MURO | 33.167 | 3 | 97.143
B-19388 NATIVA | 191 | IND. MURO 5000 GF | MUROS PISO 14 APTO 1404 Y 1405 TORRE 4 | 2026-02-13 | 2/20/2026 12:00:00 AM | 7 | 35 | 32.5 | 93 | MURO | 33.167 | 3 | 92.857
B-19388 NATIVA | 191 | IND. MURO 5000 GF | MUROS PISO 14 APTO 1404 Y 1405 TORRE 4 | 2026-02-13 | 2/20/2026 12:00:00 AM | 7 | 35 | 33 | 94 | MURO | 33.167 | 3 | 94.286
B-19388 NATIVA | 191 | EVOLUTION 5000 PSI | MUROS P9 AP 906-907 TORRE 5 | 2026-02-13 | 2/20/2026 12:00:00 AM | 7 | 35 | 36.9 | 106 | MURO | 36.067 | 3 | 105.429
B-19388 NATIVA | 191 | EVOLUTION 5000 PSI | MUROS P9 AP 906-907 TORRE 5 | 2026-02-13 | 2/20/2026 12:00:00 AM | 7 | 35 | 34.7 | 99 | MURO | 36.067 | 3 | 99.143
B-19388 NATIVA | 191 | EVOLUTION 5000 PSI | MUROS P9 AP 906-907 TORRE 5 | 2026-02-13 | 2/20/2026 12:00:00 AM | 7 | 35 | 36.6 | 104 | MURO | 36.067 | 3 | 104.571
B-19388 NATIVA | 191 | IND. MURO 5000 GF | MUROS PISO 13 APTO 1310 Y 1311 TORRE 4 | 2026-02-12 | 2/19/2026 12:00:00 AM | 7 | 35 | 26.4 | 75 | MURO | 25.967 | 3 | 75.429
B-19388 NATIVA | 191 | IND. MURO 5000 GF | MUROS PISO 13 APTO 1310 Y 1311 TORRE 4 | 2026-02-12 | 2/19/2026 12:00:00 AM | 7 | 35 | 26.3 | 75 | MURO | 25.967 | 3 | 75.143
B-19388 NATIVA | 191 | IND. MURO 5000 GF | MUROS PISO 13 APTO 1310 Y 1311 TORRE 4 | 2026-02-12 | 2/19/2026 12:00:00 AM | 7 | 35 | 25.2 | 72 | MURO | 25.967 | 3 | 72
B-19388 NATIVA | 191 | IND. MURO 5000 GF | MUROS PISO 14 APTO 1402 Y 1403 TORRE 4 | 2026-02-14 | 2/21/2026 12:00:00 AM | 7 | 35 | 32.8 | 94 | MURO | 31.6 | 3 | 93.714
B-19388 NATIVA | 191 | IND. MURO 5000 GF | MUROS PISO 14 APTO 1402 Y 1403 TORRE 4 | 2026-02-14 | 2/21/2026 12:00:00 AM | 7 | 35 | 31.8 | 91 | MURO | 31.6 | 3 | 90.857
B-19388 NATIVA | 191 | IND. MURO 5000 GF | MUROS PISO 14 APTO 1402 Y 1403 TORRE 4 | 2026-02-14 | 2/21/2026 12:00:00 AM | 7 | 35 | 30.2 | 86 | MURO | 31.6 | 3 | 86.286
B-19388 NATIVA | 191 | EVOLUTION 5000 PSI | MUROS P9 AP 901-912 TORRE 5 | 2026-02-14 | 2/21/2026 12:00:00 AM | 7 | 35 | 27.2 | 78 | MURO | 26.133 | 3 | 77.714
B-19388 NATIVA | 191 | EVOLUTION 5000 PSI | MUROS P9 AP 901-912 TORRE 5 | 2026-02-14 | 2/21/2026 12:00:00 AM | 7 | 35 | 20.5 | 59 | MURO | 26.133 | 3 | 58.571
B-19388 NATIVA | 191 | EVOLUTION 5000 PSI | MUROS P9 AP 901-912 TORRE 5 | 2026-02-14 | 2/21/2026 12:00:00 AM | 7 | 35 | 30.7 | 88 | MURO | 26.133 | 3 | 87.714
B-19388 NATIVA | 191 | IND. MURO 5000 GF | MUROS PISO 14 APTO 1406 Y 1407 TORRE 4 | 2026-02-16 | 2/23/2026 12:00:00 AM | 7 | 35 | 29.4 | 84 | MURO | 28.567 | 3 | 84
B-19388 NATIVA | 191 | IND. MURO 5000 GF | MUROS PISO 14 APTO 1406 Y 1407 TORRE 4 | 2026-02-16 | 2/23/2026 12:00:00 AM | 7 | 35 | 27.9 | 80 | MURO | 28.567 | 3 | 79.714
B-19388 NATIVA | 191 | IND. MURO 5000 GF | MUROS PISO 14 APTO 1406 Y 1407 TORRE 4 | 2026-02-16 | 2/23/2026 12:00:00 AM | 7 | 35 | 28.4 | 81 | MURO | 28.567 | 3 | 81.143
B-19388 NATIVA | 191 | EVOLUTION 5000 PSI | MUROS P9 908-909 TORRE 5 | 2026-02-16 | 2/23/2026 12:00:00 AM | 7 | 35 | 31.4 | 90 | MURO | 35.033 | 3 | 89.714
B-19388 NATIVA | 191 | EVOLUTION 5000 PSI | MUROS P9 908-909 TORRE 5 | 2026-02-16 | 2/23/2026 12:00:00 AM | 7 | 35 | 38.2 | 109 | MURO | 35.033 | 3 | 109.143
B-19388 NATIVA | 191 | EVOLUTION 5000 PSI | MUROS P9 908-909 TORRE 5 | 2026-02-16 | 2/23/2026 12:00:00 AM | 7 | 35 | 35.5 | 101 | MURO | 35.033 | 3 | 101.429
B-19388 NATIVA | 191 | IND. MURO 5000 GF | MUROS PISO 14 APTO 1401 Y 1412 TORRE 4 | 2026-02-17 | 2/24/2026 12:00:00 AM | 7 | 35 | 32.7 | 93 | MURO | 34.467 | 3 | 93.429
B-19388 NATIVA | 191 | IND. MURO 5000 GF | MUROS PISO 14 APTO 1401 Y 1412 TORRE 4 | 2026-02-17 | 2/24/2026 12:00:00 AM | 7 | 35 | 32.1 | 92 | MURO | 34.467 | 3 | 91.714
B-19388 NATIVA | 191 | IND. MURO 5000 GF | MUROS PISO 14 APTO 1401 Y 1412 TORRE 4 | 2026-02-17 | 2/24/2026 12:00:00 AM | 7 | 35 | 38.6 | 110 | MURO | 34.467 | 3 | 110.286
B-19388 NATIVA | 191 | EVOLUTION 5000 PSI | MUROS P9 911-910 TORRE 5 | 2026-02-17 | 2/24/2026 12:00:00 AM | 7 | 35 | 34.1 | 97 | MURO | 34.133 | 3 | 97.429
B-19388 NATIVA | 191 | EVOLUTION 5000 PSI | MUROS P9 911-910 TORRE 5 | 2026-02-17 | 2/24/2026 12:00:00 AM | 7 | 35 | 32.8 | 94 | MURO | 34.133 | 3 | 93.714
B-19388 NATIVA | 191 | EVOLUTION 5000 PSI | MUROS P9 911-910 TORRE 5 | 2026-02-17 | 2/24/2026 12:00:00 AM | 7 | 35 | 35.5 | 101 | MURO | 34.133 | 3 | 101.429
B-19388 NATIVA | 191 | IND. MURO 5000 GF | MUROS PISO 14 APTO 1410 Y 1411 TORRE 4 | 2026-02-19 | 2/26/2026 12:00:00 AM | 7 | 35 | 31.1 | 89 | MURO | 31.767 | 3 | 88.857
B-19388 NATIVA | 191 | IND. MURO 5000 GF | MUROS PISO 14 APTO 1410 Y 1411 TORRE 4 | 2026-02-19 | 2/26/2026 12:00:00 AM | 7 | 35 | 32.7 | 94 | MURO | 31.767 | 3 | 93.429
B-19388 NATIVA | 191 | IND. MURO 5000 GF | MUROS PISO 14 APTO 1410 Y 1411 TORRE 4 | 2026-02-19 | 2/26/2026 12:00:00 AM | 7 | 35 | 31.5 | 90 | MURO | 31.767 | 3 | 90
B-19388 NATIVA | 191 | EVOLUTION 5000 PSI | MUROS AP 1004-1005 TORRE 5 | 2026-02-20 | 2/27/2026 12:00:00 AM | 7 | 35 | 30.6 | 88 | MURO | 28.967 | 3 | 87.429
B-19388 NATIVA | 191 | EVOLUTION 5000 PSI | MUROS AP 1004-1005 TORRE 5 | 2026-02-20 | 2/27/2026 12:00:00 AM | 7 | 35 | 27.2 | 78 | MURO | 28.967 | 3 | 77.714
B-19388 NATIVA | 191 | EVOLUTION 5000 PSI | MUROS AP 1004-1005 TORRE 5 | 2026-02-20 | 2/27/2026 12:00:00 AM | 7 | 35 | 29.1 | 83 | MURO | 28.967 | 3 | 83.143
B-19388 NATIVA | 191 | IND. MURO 5000 GF | MUROS PISO 15 APTO 1504 Y 1505 TORRE 4 | 2026-02-20 | 2/27/2026 12:00:00 AM | 7 | 35 | 32 | 91 | MURO | 32.833 | 3 | 91.429
B-19388 NATIVA | 191 | IND. MURO 5000 GF | MUROS PISO 15 APTO 1504 Y 1505 TORRE 4 | 2026-02-20 | 2/27/2026 12:00:00 AM | 7 | 35 | 32.7 | 94 | MURO | 32.833 | 3 | 93.429
B-19388 NATIVA | 191 | IND. MURO 5000 GF | MUROS PISO 15 APTO 1504 Y 1505 TORRE 4 | 2026-02-20 | 2/27/2026 12:00:00 AM | 7 | 35 | 33.8 | 97 | MURO | 32.833 | 3 | 96.571
B-19388 NATIVA | 191 | IND. MURO 5000 GF | MUROS PISO 15 APTO 1503 Y 1502 TORRE 4 | 2026-02-21 | 2/28/2026 12:00:00 AM | 7 | 35 | 34 | 97 | MURO | 35.4 | 3 | 97.143
B-19388 NATIVA | 191 | IND. MURO 5000 GF | MUROS PISO 15 APTO 1503 Y 1502 TORRE 4 | 2026-02-21 | 2/28/2026 12:00:00 AM | 7 | 35 | 34.1 | 97 | MURO | 35.4 | 3 | 97.429
B-19388 NATIVA | 191 | IND. MURO 5000 GF | MUROS PISO 15 APTO 1503 Y 1502 TORRE 4 | 2026-02-21 | 2/28/2026 12:00:00 AM | 7 | 35 | 38.1 | 109 | MURO | 35.4 | 3 | 108.857
B-19388 NATIVA | 191 | EVOLUTION 5000 PSI | MUROS PISO 10 AP 1001-1012 TORRE 5 | 2026-02-21 | 2/28/2026 12:00:00 AM | 7 | 35 | 39.8 | 114 | MURO | 39.3 | 3 | 113.714
B-19388 NATIVA | 191 | EVOLUTION 5000 PSI | MUROS PISO 10 AP 1001-1012 TORRE 5 | 2026-02-21 | 2/28/2026 12:00:00 AM | 7 | 35 | 37.2 | 106 | MURO | 39.3 | 3 | 106.286
B-19388 NATIVA | 191 | EVOLUTION 5000 PSI | MUROS PISO 10 AP 1001-1012 TORRE 5 | 2026-02-21 | 2/28/2026 12:00:00 AM | 7 | 35 | 40.9 | 117 | MURO | 39.3 | 3 | 116.857
B-19388 NATIVA | 191 | EVOLUTION 5000 PSI | MUROS P10 AP 1007-1006 TORRE 5 | 2026-02-23 | 3/2/2026 12:00:00 AM | 7 | 35 | 36.9 | 105 | MURO | 36.367 | 3 | 105.429
B-19388 NATIVA | 191 | EVOLUTION 5000 PSI | MUROS P10 AP 1007-1006 TORRE 5 | 2026-02-23 | 3/2/2026 12:00:00 AM | 7 | 35 | 35.5 | 101 | MURO | 36.367 | 3 | 101.429
B-19388 NATIVA | 191 | EVOLUTION 5000 PSI | MUROS P10 AP 1007-1006 TORRE 5 | 2026-02-23 | 3/2/2026 12:00:00 AM | 7 | 35 | 36.7 | 105 | MURO | 36.367 | 3 | 104.857
B-19388 NATIVA | 191 | IND. MURO 5000 GF | MUROS PISO 15 APTO 1506 Y 1507 TORRE 4 | 2026-02-23 | 3/2/2026 12:00:00 AM | 7 | 35 | 36 | 103 | MURO | 36.933 | 3 | 102.857
B-19388 NATIVA | 191 | IND. MURO 5000 GF | MUROS PISO 15 APTO 1506 Y 1507 TORRE 4 | 2026-02-23 | 3/2/2026 12:00:00 AM | 7 | 35 | 37.1 | 106 | MURO | 36.933 | 3 | 106
B-19388 NATIVA | 191 | IND. MURO 5000 GF | MUROS PISO 15 APTO 1506 Y 1507 TORRE 4 | 2026-02-23 | 3/2/2026 12:00:00 AM | 7 | 35 | 37.7 | 108 | MURO | 36.933 | 3 | 107.714
B-19388 NATIVA | 191 | EVOLUTION 5000 PSI | MUROS AP 1002-1003 TORRE 5 | 2026-02-19 | 2/26/2026 12:00:00 AM | 7 | 35 | 33.6 | 96 | MURO | 35.1 | 3 | 96
B-19388 NATIVA | 191 | EVOLUTION 5000 PSI | MUROS AP 1002-1003 TORRE 5 | 2026-02-19 | 2/26/2026 12:00:00 AM | 7 | 35 | 36.1 | 103 | MURO | 35.1 | 3 | 103.143
B-19388 NATIVA | 191 | EVOLUTION 5000 PSI | MUROS AP 1002-1003 TORRE 5 | 2026-02-19 | 2/26/2026 12:00:00 AM | 7 | 35 | 35.6 | 102 | MURO | 35.1 | 3 | 101.714
B-19388 NATIVA | 191 | IND. MURO 5000 GF | MUROS PISO 15 APTO 1501 Y 1512 TORRE 4 | 2026-02-24 | 3/3/2026 12:00:00 AM | 7 | 35 | 32.8 | 94 | MURO | 29.433 | 3 | 93.714
B-19388 NATIVA | 191 | IND. MURO 5000 GF | MUROS PISO 15 APTO 1501 Y 1512 TORRE 4 | 2026-02-24 | 3/3/2026 12:00:00 AM | 7 | 35 | 27.1 | 77 | MURO | 29.433 | 3 | 77.429
B-19388 NATIVA | 191 | IND. MURO 5000 GF | MUROS PISO 15 APTO 1501 Y 1512 TORRE 4 | 2026-02-24 | 3/3/2026 12:00:00 AM | 7 | 35 | 28.4 | 81 | MURO | 29.433 | 3 | 81.143
B-19388 NATIVA | 191 | IND. MURO 5000 GF | MUROS PISO 15 APTO 1508 Y 1509 TORRE 4 | 2026-02-25 | 3/4/2026 12:00:00 AM | 7 | 35 | 31.1 | 89 | MURO | 31.2 | 3 | 88.857
B-19388 NATIVA | 191 | IND. MURO 5000 GF | MUROS PISO 15 APTO 1508 Y 1509 TORRE 4 | 2026-02-25 | 3/4/2026 12:00:00 AM | 7 | 35 | 30.4 | 87 | MURO | 31.2 | 3 | 86.857
B-19388 NATIVA | 191 | IND. MURO 5000 GF | MUROS PISO 15 APTO 1508 Y 1509 TORRE 4 | 2026-02-25 | 3/4/2026 12:00:00 AM | 7 | 35 | 32.1 | 92 | MURO | 31.2 | 3 | 91.714
B-19388 NATIVA | 191 | EVOLUTION 5000 PSI | MUROS P1011-1010 TORRE 5 | 2026-02-25 | 3/4/2026 12:00:00 AM | 7 | 35 | 35.9 | 102 | MURO | 35.933 | 3 | 102.571
B-19388 NATIVA | 191 | EVOLUTION 5000 PSI | MUROS P1011-1010 TORRE 5 | 2026-02-25 | 3/4/2026 12:00:00 AM | 7 | 35 | 36.2 | 104 | MURO | 35.933 | 3 | 103.429
B-19388 NATIVA | 191 | EVOLUTION 5000 PSI | MUROS P1011-1010 TORRE 5 | 2026-02-25 | 3/4/2026 12:00:00 AM | 7 | 35 | 35.7 | 102 | MURO | 35.933 | 3 | 102
B-19388 NATIVA | 191 | IND. MURO 5000 GF | MUROS AP 1103-1102 TORRE 5 | 2026-02-26 | 3/5/2026 12:00:00 AM | 7 | 35 | 36 | 103 | MURO | 35.233 | 3 | 102.857
B-19388 NATIVA | 191 | IND. MURO 5000 GF | MUROS AP 1103-1102 TORRE 5 | 2026-02-26 | 3/5/2026 12:00:00 AM | 7 | 35 | 36.3 | 104 | MURO | 35.233 | 3 | 103.714
B-19388 NATIVA | 191 | IND. MURO 5000 GF | MUROS AP 1103-1102 TORRE 5 | 2026-02-26 | 3/5/2026 12:00:00 AM | 7 | 35 | 33.4 | 96 | MURO | 35.233 | 3 | 95.429
B-19388 NATIVA | 191 | EVOLUTION 5000 PSI | MUROS P10 AP 1008-1009 TORRE 5 | 2026-02-24 | 3/3/2026 12:00:00 AM | 7 | 35 | 38.9 | 111 | MURO | 38.333 | 3 | 111.143
B-19388 NATIVA | 191 | EVOLUTION 5000 PSI | MUROS P10 AP 1008-1009 TORRE 5 | 2026-02-24 | 3/3/2026 12:00:00 AM | 7 | 35 | 36.3 | 104 | MURO | 38.333 | 3 | 103.714
B-19388 NATIVA | 191 | EVOLUTION 5000 PSI | MUROS P10 AP 1008-1009 TORRE 5 | 2026-02-24 | 3/3/2026 12:00:00 AM | 7 | 35 | 39.8 | 114 | MURO | 38.333 | 3 | 113.714
B-19388 NATIVA | 191 | IND. MURO 5000 GF | MUROS PISO 15 APTO 1510 Y 1511 TORRE 4 | 2026-02-26 | 3/5/2026 12:00:00 AM | 7 | 35 | 33.4 | 95 | MURO | 30.4 | 3 | 95.429
B-19388 NATIVA | 191 | IND. MURO 5000 GF | MUROS PISO 15 APTO 1510 Y 1511 TORRE 4 | 2026-02-26 | 3/5/2026 12:00:00 AM | 7 | 35 | 31 | 88 | MURO | 30.4 | 3 | 88.571
B-19388 NATIVA | 191 | IND. MURO 5000 GF | MUROS PISO 15 APTO 1510 Y 1511 TORRE 4 | 2026-02-26 | 3/5/2026 12:00:00 AM | 7 | 35 | 26.8 | 76 | MURO | 30.4 | 3 | 76.571
B-19388 NATIVA | 191 | IND. MURO 5000 GF | MUROS AP 1103 Y 1104 TORRE 5 | 2026-02-27 | 3/6/2026 12:00:00 AM | 7 | 35 | 33.8 | 96 | MURO | 34.467 | 3 | 96.571
B-19388 NATIVA | 191 | IND. MURO 5000 GF | MUROS AP 1103 Y 1104 TORRE 5 | 2026-02-27 | 3/6/2026 12:00:00 AM | 7 | 35 | 29.9 | 85 | MURO | 34.467 | 3 | 85.429
B-19388 NATIVA | 191 | IND. MURO 5000 GF | MUROS AP 1103 Y 1104 TORRE 5 | 2026-02-27 | 3/6/2026 12:00:00 AM | 7 | 35 | 39.7 | 113 | MURO | 34.467 | 3 | 113.429
B-19388 NATIVA | 191 | IND. MURO 5000 GF | MUROS PISO 16 APTO 1604 Y 1605 TORRE 4 | 2026-02-27 | 3/6/2026 12:00:00 AM | 7 | 35 | 33.1 | 94 | MURO | 33.7 | 3 | 94.571
B-19388 NATIVA | 191 | IND. MURO 5000 GF | MUROS PISO 16 APTO 1604 Y 1605 TORRE 4 | 2026-02-27 | 3/6/2026 12:00:00 AM | 7 | 35 | 35.6 | 102 | MURO | 33.7 | 3 | 101.714
B-19388 NATIVA | 191 | IND. MURO 5000 GF | MUROS PISO 16 APTO 1604 Y 1605 TORRE 4 | 2026-02-27 | 3/6/2026 12:00:00 AM | 7 | 35 | 32.4 | 92 | MURO | 33.7 | 3 | 92.571
B-19388 NATIVA | 191 | IND. MURO 5000 GF | MUROS PISO 16 APTO 1602 Y 1603 TORRE 4 | 2026-02-28 | 3/7/2026 12:00:00 AM | 7 | 35 | 36.9 | 105 | MURO | 34.067 | 3 | 105.429
B-19388 NATIVA | 191 | IND. MURO 5000 GF | MUROS PISO 16 APTO 1602 Y 1603 TORRE 4 | 2026-02-28 | 3/7/2026 12:00:00 AM | 7 | 35 | 32.4 | 92 | MURO | 34.067 | 3 | 92.571
B-19388 NATIVA | 191 | IND. MURO 5000 GF | MUROS PISO 16 APTO 1602 Y 1603 TORRE 4 | 2026-02-28 | 3/7/2026 12:00:00 AM | 7 | 35 | 32.9 | 94 | MURO | 34.067 | 3 | 94
B-19388 NATIVA | 191 | IND. MURO 5000 GF | MUROS AP 1101-1112 TORRE 5 | 2026-02-28 | 3/7/2026 12:00:00 AM | 7 | 35 | 39.8 | 114 | MURO | 35.7 | 3 | 113.714
B-19388 NATIVA | 191 | IND. MURO 5000 GF | MUROS AP 1101-1112 TORRE 5 | 2026-02-28 | 3/7/2026 12:00:00 AM | 7 | 35 | 32.2 | 92 | MURO | 35.7 | 3 | 92
B-19388 NATIVA | 191 | IND. MURO 5000 GF | MUROS AP 1101-1112 TORRE 5 | 2026-02-28 | 3/7/2026 12:00:00 AM | 7 | 35 | 35.1 | 100 | MURO | 35.7 | 3 | 100.286
B-19388 NATIVA | 191 | IND. MURO 5000 GF | MUROS PISO 16 APTO 1601 Y 1612 TORRE 4 | 2026-03-04 | 3/11/2026 12:00:00 AM | 7 | 35 | 36.2 | 103 | MURO | 35.933 | 3 | 103.429
B-19388 NATIVA | 191 | IND. MURO 5000 GF | MUROS PISO 16 APTO 1601 Y 1612 TORRE 4 | 2026-03-04 | 3/11/2026 12:00:00 AM | 7 | 35 | 35.6 | 102 | MURO | 35.933 | 3 | 101.714
B-19388 NATIVA | 191 | IND. MURO 5000 GF | MUROS PISO 16 APTO 1601 Y 1612 TORRE 4 | 2026-03-04 | 3/11/2026 12:00:00 AM | 7 | 35 | 36 | 103 | MURO | 35.933 | 3 | 102.857
B-19388 NATIVA | 191 | IND. MURO 5000 GF | MUROS P1111-1110 TORRE 5 | 2026-03-04 | 3/11/2026 12:00:00 AM | 7 | 35 | 36.7 | 105 | MURO | 35.433 | 3 | 104.857
B-19388 NATIVA | 191 | IND. MURO 5000 GF | MUROS P1111-1110 TORRE 5 | 2026-03-04 | 3/11/2026 12:00:00 AM | 7 | 35 | 35.3 | 101 | MURO | 35.433 | 3 | 100.857
B-19388 NATIVA | 191 | IND. MURO 5000 GF | MUROS P1111-1110 TORRE 5 | 2026-03-04 | 3/11/2026 12:00:00 AM | 7 | 35 | 34.3 | 98 | MURO | 35.433 | 3 | 98
B-19388 NATIVA | 191 | IND. MURO 5000 GF | MUROS PISO 16 APTO 1608 Y 1609 TORRE 4 | 2026-03-05 | 3/12/2026 12:00:00 AM | 7 | 35 | 28.5 | 81 | MURO | 29.367 | 3 | 81.429
B-19388 NATIVA | 191 | IND. MURO 5000 GF | MUROS PISO 16 APTO 1608 Y 1609 TORRE 4 | 2026-03-05 | 3/12/2026 12:00:00 AM | 7 | 35 | 28 | 80 | MURO | 29.367 | 3 | 80
B-19388 NATIVA | 191 | IND. MURO 5000 GF | MUROS PISO 16 APTO 1608 Y 1609 TORRE 4 | 2026-03-05 | 3/12/2026 12:00:00 AM | 7 | 35 | 31.6 | 90 | MURO | 29.367 | 3 | 90.286
B-19388 NATIVA | 191 | IND. MURO 5000 GF | MUROS P11 AP 1108-1109 TORRE 5 | 2026-03-05 | 3/12/2026 12:00:00 AM | 7 | 35 | 31.8 | 91 | MURO | 31.867 | 3 | 90.857
B-19388 NATIVA | 191 | IND. MURO 5000 GF | MUROS P11 AP 1108-1109 TORRE 5 | 2026-03-05 | 3/12/2026 12:00:00 AM | 7 | 35 | 31.3 | 89 | MURO | 31.867 | 3 | 89.429
B-19388 NATIVA | 191 | IND. MURO 5000 GF | MUROS P11 AP 1108-1109 TORRE 5 | 2026-03-05 | 3/12/2026 12:00:00 AM | 7 | 35 | 32.5 | 93 | MURO | 31.867 | 3 | 92.857
B-19388 NATIVA | 191 | IND. MURO 5000 GF | MUROS AP 1203-1202 TORRE 5 | 2026-03-06 | 3/13/2026 12:00:00 AM | 7 | 35 | 31.8 | 91 | MURO | 30.133 | 3 | 90.857
B-19388 NATIVA | 191 | IND. MURO 5000 GF | MUROS AP 1203-1202 TORRE 5 | 2026-03-06 | 3/13/2026 12:00:00 AM | 7 | 35 | 28.7 | 82 | MURO | 30.133 | 3 | 82
B-19388 NATIVA | 191 | IND. MURO 5000 GF | MUROS AP 1203-1202 TORRE 5 | 2026-03-06 | 3/13/2026 12:00:00 AM | 7 | 35 | 29.9 | 86 | MURO | 30.133 | 3 | 85.429
B-19388 NATIVA | 191 | IND. MURO 5000 GF | MUROS PISO 16 APTO 1610 Y 1611 TORRE 4 | 2026-03-06 | 3/13/2026 12:00:00 AM | 7 | 35 | 36.2 | 103 | MURO | 35.1 | 3 | 103.429
B-19388 NATIVA | 191 | IND. MURO 5000 GF | MUROS PISO 16 APTO 1610 Y 1611 TORRE 4 | 2026-03-06 | 3/13/2026 12:00:00 AM | 7 | 35 | 35.1 | 100 | MURO | 35.1 | 3 | 100.286
B-19388 NATIVA | 191 | IND. MURO 5000 GF | MUROS PISO 16 APTO 1610 Y 1611 TORRE 4 | 2026-03-06 | 3/13/2026 12:00:00 AM | 7 | 35 | 34 | 97 | MURO | 35.1 | 3 | 97.143
B-19388 NATIVA | 191 | IND. MURO 5000 GF | MUROS AP 1204-1205 TORRE 5 | 2026-03-07 | 3/14/2026 12:00:00 AM | 7 | 35 | 32.8 | 94 | MURO | 32.6 | 3 | 93.714
B-19388 NATIVA | 191 | IND. MURO 5000 GF | MUROS AP 1204-1205 TORRE 5 | 2026-03-07 | 3/14/2026 12:00:00 AM | 7 | 35 | 31.8 | 91 | MURO | 32.6 | 3 | 90.857
B-19388 NATIVA | 191 | IND. MURO 5000 GF | MUROS AP 1204-1205 TORRE 5 | 2026-03-07 | 3/14/2026 12:00:00 AM | 7 | 35 | 33.2 | 95 | MURO | 32.6 | 3 | 94.857
B-19388 NATIVA | 191 | IND. MURO 5000 GF | MUROS PISO 17 APTO 1706 Y 1707 TORRE 4 | 2026-03-11 | 3/18/2026 12:00:00 AM | 7 | 35 | 30.9 | 88 | MURO | 30.033 | 3 | 88.286
B-19388 NATIVA | 191 | IND. MURO 5000 GF | MUROS PISO 17 APTO 1706 Y 1707 TORRE 4 | 2026-03-11 | 3/18/2026 12:00:00 AM | 7 | 35 | 29.2 | 83 | MURO | 30.033 | 3 | 83.429
B-19388 NATIVA | 191 | IND. MURO 5000 GF | MUROS PISO 17 APTO 1706 Y 1707 TORRE 4 | 2026-03-11 | 3/18/2026 12:00:00 AM | 7 | 35 | 30 | 86 | MURO | 30.033 | 3 | 85.714
B-19388 NATIVA | 191 | IND. MURO 5000 GF | MUROS P12 APTOS 1210 - 1211 TORRE 5 | 2026-03-11 | 3/18/2026 12:00:00 AM | 7 | 35 | 33.4 | 95 | MURO | 31.133 | 3 | 95.429
B-19388 NATIVA | 191 | IND. MURO 5000 GF | MUROS P12 APTOS 1210 - 1211 TORRE 5 | 2026-03-11 | 3/18/2026 12:00:00 AM | 7 | 35 | 29.2 | 83 | MURO | 31.133 | 3 | 83.429
B-19388 NATIVA | 191 | IND. MURO 5000 GF | MUROS P12 APTOS 1210 - 1211 TORRE 5 | 2026-03-11 | 3/18/2026 12:00:00 AM | 7 | 35 | 30.8 | 88 | MURO | 31.133 | 3 | 88
B-19388 NATIVA | 191 | IND. MURO 5000 GF | MUROS PISO 17 APTO 1701 Y 1712 TORRE 4 | 2026-03-12 | 3/19/2026 12:00:00 AM | 7 | 35 | 29.7 | 85 | MURO | 33.167 | 3 | 84.857
B-19388 NATIVA | 191 | IND. MURO 5000 GF | MUROS PISO 17 APTO 1701 Y 1712 TORRE 4 | 2026-03-12 | 3/19/2026 12:00:00 AM | 7 | 35 | 35.1 | 100 | MURO | 33.167 | 3 | 100.286
B-19388 NATIVA | 191 | IND. MURO 5000 GF | MUROS PISO 17 APTO 1701 Y 1712 TORRE 4 | 2026-03-12 | 3/19/2026 12:00:00 AM | 7 | 35 | 34.7 | 99 | MURO | 33.167 | 3 | 99.143
B-19388 NATIVA | 191 | IND. MURO 5000 GF | MUROS P12 AP 1208-1209 TORRE 5 | 2026-03-12 | 3/19/2026 12:00:00 AM | 7 | 35 | 36.3 | 104 | MURO | 38.7 | 3 | 103.714
B-19388 NATIVA | 191 | IND. MURO 5000 GF | MUROS P12 AP 1208-1209 TORRE 5 | 2026-03-12 | 3/19/2026 12:00:00 AM | 7 | 35 | 36.9 | 106 | MURO | 38.7 | 3 | 105.429
B-19388 NATIVA | 191 | IND. MURO 5000 GF | MUROS P12 AP 1208-1209 TORRE 5 | 2026-03-12 | 3/19/2026 12:00:00 AM | 7 | 35 | 42.9 | 122 | MURO | 38.7 | 3 | 122.571
B-19388 NATIVA | 191 | IND. MURO 5000 GF | MUROS PISO 17 APTO 1708 Y 1709 TORRE 4 | 2026-03-13 | 3/20/2026 12:00:00 AM | 7 | 35 | 35.6 | 102 | MURO | 35.033 | 3 | 101.714
B-19388 NATIVA | 191 | IND. MURO 5000 GF | MUROS PISO 17 APTO 1708 Y 1709 TORRE 4 | 2026-03-13 | 3/20/2026 12:00:00 AM | 7 | 35 | 35.7 | 102 | MURO | 35.033 | 3 | 102
B-19388 NATIVA | 191 | IND. MURO 5000 GF | MUROS PISO 17 APTO 1708 Y 1709 TORRE 4 | 2026-03-13 | 3/20/2026 12:00:00 AM | 7 | 35 | 33.8 | 97 | MURO | 35.033 | 3 | 96.571
B-19388 NATIVA | 191 | IND. MURO 5000 GF | MUROS AP 1303-1302 TORRE 5 | 2026-03-13 | 3/20/2026 12:00:00 AM | 7 | 35 | 33.9 | 97 | MURO | 34.067 | 3 | 96.857
B-19388 NATIVA | 191 | IND. MURO 5000 GF | MUROS AP 1303-1302 TORRE 5 | 2026-03-13 | 3/20/2026 12:00:00 AM | 7 | 35 | 34.1 | 97 | MURO | 34.067 | 3 | 97.429
B-19388 NATIVA | 191 | IND. MURO 5000 GF | MUROS AP 1303-1302 TORRE 5 | 2026-03-13 | 3/20/2026 12:00:00 AM | 7 | 35 | 34.2 | 98 | MURO | 34.067 | 3 | 97.714
B-19388 NATIVA | 191 | IND. MURO 5000 GF | MUROS PISO 18 APTO 1802 Y 1803 TORRE 4 | 2026-03-17 | 3/24/2026 12:00:00 AM | 7 | 35 | 25.5 | 73 | MURO | 27.2 | 3 | 72.857
B-19388 NATIVA | 191 | IND. MURO 5000 GF | MUROS PISO 18 APTO 1802 Y 1803 TORRE 4 | 2026-03-17 | 3/24/2026 12:00:00 AM | 7 | 35 | 30.1 | 86 | MURO | 27.2 | 3 | 86
B-19388 NATIVA | 191 | IND. MURO 5000 GF | MUROS PISO 18 APTO 1802 Y 1803 TORRE 4 | 2026-03-17 | 3/24/2026 12:00:00 AM | 7 | 35 | 26 | 74 | MURO | 27.2 | 3 | 74.286
B-19388 NATIVA | 191 | IND. MURO 5000 GF | MUROS AP 1301-1312 TORRE 5 | 2026-03-17 | 3/24/2026 12:00:00 AM | 7 | 35 | 33.5 | 96 | MURO | 35.867 | 3 | 95.714
B-19388 NATIVA | 191 | IND. MURO 5000 GF | MUROS AP 1301-1312 TORRE 5 | 2026-03-17 | 3/24/2026 12:00:00 AM | 7 | 35 | 38.7 | 110 | MURO | 35.867 | 3 | 110.571
B-19388 NATIVA | 191 | IND. MURO 5000 GF | MUROS AP 1301-1312 TORRE 5 | 2026-03-17 | 3/24/2026 12:00:00 AM | 7 | 35 | 35.4 | 101 | MURO | 35.867 | 3 | 101.143
B-19388 NATIVA | 191 | IND. MURO 5000 GF | MUROS PISO 18 APTO 1806 Y 1807 TORRE 4 | 2026-03-18 | 3/25/2026 12:00:00 AM | 7 | 35 | 36.4 | 104 | MURO | 36.7 | 3 | 104
B-19388 NATIVA | 191 | IND. MURO 5000 GF | MUROS PISO 18 APTO 1806 Y 1807 TORRE 4 | 2026-03-18 | 3/25/2026 12:00:00 AM | 7 | 35 | 36.9 | 105 | MURO | 36.7 | 3 | 105.429
B-19388 NATIVA | 191 | IND. MURO 5000 GF | MUROS PISO 18 APTO 1806 Y 1807 TORRE 4 | 2026-03-18 | 3/25/2026 12:00:00 AM | 7 | 35 | 36.8 | 105 | MURO | 36.7 | 3 | 105.143
B-19388 NATIVA | 191 | IND. MURO 5000 GF | MUROS AP 1306-1307 TORRE 5 | 2026-03-18 | 3/25/2026 12:00:00 AM | 7 | 35 | 31.1 | 89 | MURO | 33.3 | 3 | 88.857
B-19388 NATIVA | 191 | IND. MURO 5000 GF | MUROS AP 1306-1307 TORRE 5 | 2026-03-18 | 3/25/2026 12:00:00 AM | 7 | 35 | 36.5 | 104 | MURO | 33.3 | 3 | 104.286
B-19388 NATIVA | 191 | IND. MURO 5000 GF | MUROS AP 1306-1307 TORRE 5 | 2026-03-18 | 3/25/2026 12:00:00 AM | 7 | 35 | 32.3 | 92 | MURO | 33.3 | 3 | 92.286
B-19388 NATIVA | 191 | IND. MURO 5000 GF | MUROS PISO 18 APTO 1801 Y 1812 TORRE 4 | 2026-03-19 | 3/26/2026 12:00:00 AM | 7 | 35 | 35.1 | 100 | MURO | 37.9 | 3 | 100.286
B-19388 NATIVA | 191 | IND. MURO 5000 GF | MUROS PISO 18 APTO 1801 Y 1812 TORRE 4 | 2026-03-19 | 3/26/2026 12:00:00 AM | 7 | 35 | 34.8 | 99 | MURO | 37.9 | 3 | 99.429
B-19388 NATIVA | 191 | IND. MURO 5000 GF | MUROS PISO 18 APTO 1801 Y 1812 TORRE 4 | 2026-03-19 | 3/26/2026 12:00:00 AM | 7 | 35 | 43.8 | 125 | MURO | 37.9 | 3 | 125.143
B-19388 NATIVA | 191 | IND. MURO 5000 GF | MUROS P1311-1310 TORRE 5 | 2026-03-19 | 3/26/2026 12:00:00 AM | 7 | 35 | 31 | 89 | MURO | 35.167 | 3 | 88.571
B-19388 NATIVA | 191 | IND. MURO 5000 GF | MUROS P1311-1310 TORRE 5 | 2026-03-19 | 3/26/2026 12:00:00 AM | 7 | 35 | 35.9 | 103 | MURO | 35.167 | 3 | 102.571
B-19388 NATIVA | 191 | IND. MURO 5000 GF | MUROS P1311-1310 TORRE 5 | 2026-03-19 | 3/26/2026 12:00:00 AM | 7 | 35 | 38.6 | 110 | MURO | 35.167 | 3 | 110.286
B-19388 NATIVA | 191 | IND. MURO 5000 GF | MUROS P13 AP 1308-1309 TORRE 5 | 2026-03-20 | 3/27/2026 12:00:00 AM | 7 | 35 | 32.6 | 93 | MURO | 33.9 | 3 | 93.143
B-19388 NATIVA | 191 | IND. MURO 5000 GF | MUROS P13 AP 1308-1309 TORRE 5 | 2026-03-20 | 3/27/2026 12:00:00 AM | 7 | 35 | 33 | 94 | MURO | 33.9 | 3 | 94.286
B-19388 NATIVA | 191 | IND. MURO 5000 GF | MUROS P13 AP 1308-1309 TORRE 5 | 2026-03-20 | 3/27/2026 12:00:00 AM | 7 | 35 | 36.1 | 103 | MURO | 33.9 | 3 | 103.143
B-19388 NATIVA | 191 | IND. MURO 5000 GF | MUROS PISO 18 APTO 1808 Y 1809 TORRE 4 | 2026-03-20 | 3/27/2026 12:00:00 AM | 7 | 35 | 30.3 | 86 | MURO | 30.8 | 3 | 86.571
B-19388 NATIVA | 191 | IND. MURO 5000 GF | MUROS PISO 18 APTO 1808 Y 1809 TORRE 4 | 2026-03-20 | 3/27/2026 12:00:00 AM | 7 | 35 | 29 | 83 | MURO | 30.8 | 3 | 82.857
B-19388 NATIVA | 191 | IND. MURO 5000 GF | MUROS PISO 18 APTO 1808 Y 1809 TORRE 4 | 2026-03-20 | 3/27/2026 12:00:00 AM | 7 | 35 | 33.1 | 95 | MURO | 30.8 | 3 | 94.571
B-19388 NATIVA | 191 | IND. MURO 5000 GF | MUROS AP 1403-1402 TORRE 5 | 2026-03-21 | 3/28/2026 12:00:00 AM | 7 | 35 | 32.6 | 93 | MURO | 30.267 | 3 | 93.143
B-19388 NATIVA | 191 | IND. MURO 5000 GF | MUROS AP 1403-1402 TORRE 5 | 2026-03-21 | 3/28/2026 12:00:00 AM | 7 | 35 | 31.4 | 90 | MURO | 30.267 | 3 | 89.714
B-19388 NATIVA | 191 | IND. MURO 5000 GF | MUROS AP 1403-1402 TORRE 5 | 2026-03-21 | 3/28/2026 12:00:00 AM | 7 | 35 | 26.8 | 76 | MURO | 30.267 | 3 | 76.571
B-19388 NATIVA | 191 | IND. MURO 5000 GF | MUROS PISO 18 APTO 1810 Y 1811 TORRE 4 | 2026-03-21 | 3/28/2026 12:00:00 AM | 7 | 35 | 27.2 | 78 | MURO | 29.433 | 3 | 77.714
B-19388 NATIVA | 191 | IND. MURO 5000 GF | MUROS PISO 18 APTO 1810 Y 1811 TORRE 4 | 2026-03-21 | 3/28/2026 12:00:00 AM | 7 | 35 | 30.3 | 86 | MURO | 29.433 | 3 | 86.571
B-19388 NATIVA | 191 | IND. MURO 5000 GF | MUROS PISO 18 APTO 1810 Y 1811 TORRE 4 | 2026-03-21 | 3/28/2026 12:00:00 AM | 7 | 35 | 30.8 | 88 | MURO | 29.433 | 3 | 88
B-19388 NATIVA | 191 | IND. MURO 5000 GF | MUROS AP 1404-1405 TORRE 5 | 2026-03-24 | 3/31/2026 12:00:00 AM | 7 | 35 | 40.9 | 117 | MURO | 43.333 | 3 | 116.857
B-19388 NATIVA | 191 | IND. MURO 5000 GF | MUROS AP 1404-1405 TORRE 5 | 2026-03-24 | 3/31/2026 12:00:00 AM | 7 | 35 | 44.4 | 127 | MURO | 43.333 | 3 | 126.857
B-19388 NATIVA | 191 | IND. MURO 5000 GF | MUROS AP 1404-1405 TORRE 5 | 2026-03-24 | 3/31/2026 12:00:00 AM | 7 | 35 | 44.7 | 128 | MURO | 43.333 | 3 | 127.714
B-19388 NATIVA | 191 | IND. MURO 5000 GF | MUROS AP 1401-1412 TORRE 5 | 2026-03-25 | 4/1/2026 12:00:00 AM | 7 | 35 | 34.9 | 100 | MURO | 33.667 | 3 | 99.714
B-19388 NATIVA | 191 | IND. MURO 5000 GF | MUROS AP 1401-1412 TORRE 5 | 2026-03-25 | 4/1/2026 12:00:00 AM | 7 | 35 | 34 | 97 | MURO | 33.667 | 3 | 97.143
B-19388 NATIVA | 191 | IND. MURO 5000 GF | MUROS AP 1401-1412 TORRE 5 | 2026-03-25 | 4/1/2026 12:00:00 AM | 7 | 35 | 32.1 | 92 | MURO | 33.667 | 3 | 91.714
B-19388 NATIVA | 191 | IND. MURO 5000 GF | MUROS PISO 19 APTO 1904 Y 1905 TORRE 4 | 2026-03-25 | 4/1/2026 12:00:00 AM | 7 | 35 | 32.1 | 92 | MURO | 31.067 | 3 | 91.714
B-19388 NATIVA | 191 | IND. MURO 5000 GF | MUROS PISO 19 APTO 1904 Y 1905 TORRE 4 | 2026-03-25 | 4/1/2026 12:00:00 AM | 7 | 35 | 29.7 | 85 | MURO | 31.067 | 3 | 84.857
B-19388 NATIVA | 191 | IND. MURO 5000 GF | MUROS PISO 19 APTO 1904 Y 1905 TORRE 4 | 2026-03-25 | 4/1/2026 12:00:00 AM | 7 | 35 | 31.4 | 90 | MURO | 31.067 | 3 | 89.714
B-19388 NATIVA | 191 | IND. MURO 5000 GF | MUROS PISO 19 APTO 1902 Y 1903 TORRE 4 | 2026-03-26 | 4/2/2026 12:00:00 AM | 7 | 35 | 33.3 | 95 | MURO | 33.333 | 3 | 95.143
B-19388 NATIVA | 191 | IND. MURO 5000 GF | MUROS PISO 19 APTO 1902 Y 1903 TORRE 4 | 2026-03-26 | 4/2/2026 12:00:00 AM | 7 | 35 | 34.1 | 98 | MURO | 33.333 | 3 | 97.429
B-19388 NATIVA | 191 | IND. MURO 5000 GF | MUROS PISO 19 APTO 1902 Y 1903 TORRE 4 | 2026-03-26 | 4/2/2026 12:00:00 AM | 7 | 35 | 32.6 | 93 | MURO | 33.333 | 3 | 93.143
B-19388 NATIVA | 191 | IND. MURO 5000 GF | MUROS AP 1406-1407 TORRE 5 | 2026-03-26 | 4/2/2026 12:00:00 AM | 7 | 35 | 38.4 | 110 | MURO | 38.1 | 3 | 109.714
B-19388 NATIVA | 191 | IND. MURO 5000 GF | MUROS AP 1406-1407 TORRE 5 | 2026-03-26 | 4/2/2026 12:00:00 AM | 7 | 35 | 39 | 111 | MURO | 38.1 | 3 | 111.429
B-19388 NATIVA | 191 | IND. MURO 5000 GF | MUROS AP 1406-1407 TORRE 5 | 2026-03-26 | 4/2/2026 12:00:00 AM | 7 | 35 | 36.9 | 106 | MURO | 38.1 | 3 | 105.429
B-19388 NATIVA | 191 | IND. MURO 5000 GF | MUROS P1411-1410 TORRE5 | 2026-03-27 | 4/3/2026 12:00:00 AM | 7 | 35 | 36 | 103 | MURO | 36.933 | 3 | 102.857
B-19388 NATIVA | 191 | IND. MURO 5000 GF | MUROS P1411-1410 TORRE5 | 2026-03-27 | 4/3/2026 12:00:00 AM | 7 | 35 | 36.1 | 103 | MURO | 36.933 | 3 | 103.143
B-19388 NATIVA | 191 | IND. MURO 5000 GF | MUROS P1411-1410 TORRE5 | 2026-03-27 | 4/3/2026 12:00:00 AM | 7 | 35 | 38.7 | 110 | MURO | 36.933 | 3 | 110.571
B-19388 NATIVA | 191 | IND. MURO 5000 GF | MUROS PISO 19 APTO 1906 Y 1907 TORRE 4 | 2026-03-27 | 4/3/2026 12:00:00 AM | 7 | 35 | 36.4 | 104 | MURO | 35.467 | 3 | 104
B-19388 NATIVA | 191 | IND. MURO 5000 GF | MUROS PISO 19 APTO 1906 Y 1907 TORRE 4 | 2026-03-27 | 4/3/2026 12:00:00 AM | 7 | 35 | 35.9 | 102 | MURO | 35.467 | 3 | 102.571
B-19388 NATIVA | 191 | IND. MURO 5000 GF | MUROS PISO 19 APTO 1906 Y 1907 TORRE 4 | 2026-03-27 | 4/3/2026 12:00:00 AM | 7 | 35 | 34.1 | 97 | MURO | 35.467 | 3 | 97.429
B-19388 NATIVA | 191 | IND. MURO 5000 GF | MUROS P14 AP 1408-1409 TORRE 5 | 2026-03-28 | 4/4/2026 12:00:00 AM | 7 | 35 | 38.3 | 109 | MURO | 37.2 | 3 | 109.429
B-19388 NATIVA | 191 | IND. MURO 5000 GF | MUROS P14 AP 1408-1409 TORRE 5 | 2026-03-28 | 4/4/2026 12:00:00 AM | 7 | 35 | 36.2 | 103 | MURO | 37.2 | 3 | 103.429
B-19388 NATIVA | 191 | IND. MURO 5000 GF | MUROS P14 AP 1408-1409 TORRE 5 | 2026-03-28 | 4/4/2026 12:00:00 AM | 7 | 35 | 37.1 | 106 | MURO | 37.2 | 3 | 106
B-19388 NATIVA | 191 | IND. MURO 5000 GF | MUROS PISO 19 APTO 1901 Y 1912 TORRE 4 | 2026-03-28 | 4/4/2026 12:00:00 AM | 7 | 35 | 30.5 | 87 | MURO | 30.533 | 3 | 87.143
B-19388 NATIVA | 191 | IND. MURO 5000 GF | MUROS PISO 19 APTO 1901 Y 1912 TORRE 4 | 2026-03-28 | 4/4/2026 12:00:00 AM | 7 | 35 | 30.3 | 87 | MURO | 30.533 | 3 | 86.571
B-19388 NATIVA | 191 | IND. MURO 5000 GF | MUROS PISO 19 APTO 1901 Y 1912 TORRE 4 | 2026-03-28 | 4/4/2026 12:00:00 AM | 7 | 35 | 30.8 | 88 | MURO | 30.533 | 3 | 88
B-19388 NATIVA | 191 | CONVENCIONAL 4000 PSO GC | COLUMNAS PISO C-9 Y D-9 SALON COMUNAL 3 | 2026-04-06 | 4/13/2026 12:00:00 AM | 7 | 35 | 22.2 | 79 |  | 23.9 | 3 | 63.429
B-19388 NATIVA | 191 | CONVENCIONAL 4000 PSO GC | COLUMNAS PISO C-9 Y D-9 SALON COMUNAL 3 | 2026-04-06 | 4/13/2026 12:00:00 AM | 7 | 35 | 23.6 | 84 |  | 23.9 | 3 | 67.429
B-19388 NATIVA | 191 | CONVENCIONAL 4000 PSO GC | COLUMNAS PISO C-9 Y D-9 SALON COMUNAL 3 | 2026-04-06 | 4/13/2026 12:00:00 AM | 7 | 35 | 25.9 | 92 |  | 23.9 | 3 | 74
B-19388 NATIVA | 191 | IND. MURO 5000 GF | MUROS PISO 20 APTO 2004 Y 2005 TORRE 4 | 2026-04-06 | 4/13/2026 12:00:00 AM | 7 | 35 | 34.3 | 98 | MURO | 32.933 | 3 | 98
B-19388 NATIVA | 191 | IND. MURO 5000 GF | MUROS PISO 20 APTO 2004 Y 2005 TORRE 4 | 2026-04-06 | 4/13/2026 12:00:00 AM | 7 | 35 | 28.7 | 82 | MURO | 32.933 | 3 | 82
B-19388 NATIVA | 191 | IND. MURO 5000 GF | MUROS PISO 20 APTO 2004 Y 2005 TORRE 4 | 2026-04-06 | 4/13/2026 12:00:00 AM | 7 | 35 | 35.8 | 102 | MURO | 32.933 | 3 | 102.286
B-19388 NATIVA | 191 | IND. MURO 5000 PSI | MUROS AP 1501-1512 TORRE 5 | 2026-04-06 | 4/13/2026 12:00:00 AM | 7 | 35 | 33.5 | 96 | MURO | 33.433 | 3 | 95.714
B-19388 NATIVA | 191 | IND. MURO 5000 PSI | MUROS AP 1501-1512 TORRE 5 | 2026-04-06 | 4/13/2026 12:00:00 AM | 7 | 35 | 34.3 | 98 | MURO | 33.433 | 3 | 98
B-19388 NATIVA | 191 | IND. MURO 5000 PSI | MUROS AP 1501-1512 TORRE 5 | 2026-04-06 | 4/13/2026 12:00:00 AM | 7 | 35 | 32.5 | 93 | MURO | 33.433 | 3 | 92.857
B-19388 NATIVA | 191 | IND. MURO 5000 GF | MUROS PISO 20 APTO 2002 Y 2003 TORRE 4 | 2026-04-07 | 4/14/2026 12:00:00 AM | 7 | 35 | 34 | 97 | MURO | 34.4 | 3 | 97.143
B-19388 NATIVA | 191 | IND. MURO 5000 GF | MUROS PISO 20 APTO 2002 Y 2003 TORRE 4 | 2026-04-07 | 4/14/2026 12:00:00 AM | 7 | 35 | 34.8 | 99 | MURO | 34.4 | 3 | 99.429
B-19388 NATIVA | 191 | IND. MURO 5000 GF | MUROS PISO 20 APTO 2002 Y 2003 TORRE 4 | 2026-04-07 | 4/14/2026 12:00:00 AM | 7 | 35 | 34.4 | 98 | MURO | 34.4 | 3 | 98.286
B-19388 NATIVA | 191 | IND. MURO 5000 GF | MUROS AP 1506-1507 TORRE 5 | 2026-04-07 | 4/14/2026 12:00:00 AM | 7 | 35 | 39.3 | 112 | MURO | 36 | 3 | 112.286
B-19388 NATIVA | 191 | IND. MURO 5000 GF | MUROS AP 1506-1507 TORRE 5 | 2026-04-07 | 4/14/2026 12:00:00 AM | 7 | 35 | 31.7 | 91 | MURO | 36 | 3 | 90.571
B-19388 NATIVA | 191 | IND. MURO 5000 GF | MUROS AP 1506-1507 TORRE 5 | 2026-04-07 | 4/14/2026 12:00:00 AM | 7 | 35 | 37 | 106 | MURO | 36 | 3 | 105.714
B-19388 NATIVA | 191 | IND. MURO 5000 GF | MUROS PISO 20 APTO 2006 Y 2007 TORRE 4 | 2026-04-08 | 4/15/2026 12:00:00 AM | 7 | 35 | 30.9 | 88 | MURO | 30.933 | 3 | 88.286
B-19388 NATIVA | 191 | IND. MURO 5000 GF | MUROS PISO 20 APTO 2006 Y 2007 TORRE 4 | 2026-04-08 | 4/15/2026 12:00:00 AM | 7 | 35 | 29.2 | 83 | MURO | 30.933 | 3 | 83.429
B-19388 NATIVA | 191 | IND. MURO 5000 GF | MUROS PISO 20 APTO 2006 Y 2007 TORRE 4 | 2026-04-08 | 4/15/2026 12:00:00 AM | 7 | 35 | 32.7 | 93 | MURO | 30.933 | 3 | 93.429
B-19388 NATIVA | 191 | IND. MURO 5000 GF | MUROS P1511-1510 TORRE 5 | 2026-04-08 | 4/15/2026 12:00:00 AM | 7 | 35 | 32.3 | 92 | MURO | 32 | 3 | 92.286
B-19388 NATIVA | 191 | IND. MURO 5000 GF | MUROS P1511-1510 TORRE 5 | 2026-04-08 | 4/15/2026 12:00:00 AM | 7 | 35 | 33.7 | 96 | MURO | 32 | 3 | 96.286
B-19388 NATIVA | 191 | IND. MURO 5000 GF | MUROS P1511-1510 TORRE 5 | 2026-04-08 | 4/15/2026 12:00:00 AM | 7 | 35 | 30 | 86 | MURO | 32 | 3 | 85.714
B-19388 NATIVA | 191 | IND. MURO 5000 GF | MUROS PISO 20 APTO 2001 Y 2012 TORRE 4 | 2026-04-09 | 4/16/2026 12:00:00 AM | 7 | 35 | 35.3 | 101 | MURO | 33.467 | 3 | 100.857
B-19388 NATIVA | 191 | IND. MURO 5000 GF | MUROS PISO 20 APTO 2001 Y 2012 TORRE 4 | 2026-04-09 | 4/16/2026 12:00:00 AM | 7 | 35 | 32.8 | 94 | MURO | 33.467 | 3 | 93.714
B-19388 NATIVA | 191 | IND. MURO 5000 GF | MUROS PISO 20 APTO 2001 Y 2012 TORRE 4 | 2026-04-09 | 4/16/2026 12:00:00 AM | 7 | 35 | 32.3 | 92 | MURO | 33.467 | 3 | 92.286
B-19388 NATIVA | 191 | IND. MURO 5000 GF | MUROS P1508-1509 TORRE 5 | 2026-04-09 | 4/16/2026 12:00:00 AM | 7 | 35 | 37.6 | 108 | MURO | 35.833 | 3 | 107.429
B-19388 NATIVA | 191 | IND. MURO 5000 GF | MUROS P1508-1509 TORRE 5 | 2026-04-09 | 4/16/2026 12:00:00 AM | 7 | 35 | 34.1 | 97 | MURO | 35.833 | 3 | 97.429
B-19388 NATIVA | 191 | IND. MURO 5000 GF | MUROS P1508-1509 TORRE 5 | 2026-04-09 | 4/16/2026 12:00:00 AM | 7 | 35 | 35.8 | 102 | MURO | 35.833 | 3 | 102.286
B-19388 NATIVA | 191 | IND. MURO 5000 GF | MUROS PISO 20 APTO 2008 Y 2009 TORRE 4 | 2026-04-10 | 4/17/2026 12:00:00 AM | 7 | 35 | 33.4 | 95 | MURO | 32.133 | 3 | 95.429
B-19388 NATIVA | 191 | IND. MURO 5000 GF | MUROS PISO 20 APTO 2008 Y 2009 TORRE 4 | 2026-04-10 | 4/17/2026 12:00:00 AM | 7 | 35 | 31.8 | 91 | MURO | 32.133 | 3 | 90.857
B-19388 NATIVA | 191 | IND. MURO 5000 GF | MUROS PISO 20 APTO 2008 Y 2009 TORRE 4 | 2026-04-10 | 4/17/2026 12:00:00 AM | 7 | 35 | 31.2 | 89 | MURO | 32.133 | 3 | 89.143
B-19388 NATIVA | 191 | IND. MURO 5000 GF | MUROS P16 AP 1603-1602 TORRE 5 | 2026-04-10 | 4/17/2026 12:00:00 AM | 7 | 35 | 29.9 | 85 | MURO | 31.167 | 3 | 85.429
B-19388 NATIVA | 191 | IND. MURO 5000 GF | MUROS P16 AP 1603-1602 TORRE 5 | 2026-04-10 | 4/17/2026 12:00:00 AM | 7 | 35 | 33.3 | 95 | MURO | 31.167 | 3 | 95.143
B-19388 NATIVA | 191 | IND. MURO 5000 GF | MUROS P16 AP 1603-1602 TORRE 5 | 2026-04-10 | 4/17/2026 12:00:00 AM | 7 | 35 | 30.3 | 86 | MURO | 31.167 | 3 | 86.571
B-19388 NATIVA | 191 | IND. MURO 5000 GF | MUROS AP 1604-1605 TORRE 5 | 2026-04-11 | 4/18/2026 12:00:00 AM | 7 | 35 | 28 | 80 | MURO | 30.033 | 3 | 80
B-19388 NATIVA | 191 | IND. MURO 5000 GF | MUROS AP 1604-1605 TORRE 5 | 2026-04-11 | 4/18/2026 12:00:00 AM | 7 | 35 | 32.8 | 94 | MURO | 30.033 | 3 | 93.714
B-19388 NATIVA | 191 | IND. MURO 5000 GF | MUROS AP 1604-1605 TORRE 5 | 2026-04-11 | 4/18/2026 12:00:00 AM | 7 | 35 | 29.3 | 84 | MURO | 30.033 | 3 | 83.714
B-19388 NATIVA | 191 | IND. MURO 5000 GF | MUROS PISO 20 APTO 2010 Y 2011 TORRE 4 | 2026-04-11 | 4/18/2026 12:00:00 AM | 7 | 35 | 33.1 | 94 | MURO | 34.333 | 3 | 94.571
B-19388 NATIVA | 191 | IND. MURO 5000 GF | MUROS PISO 20 APTO 2010 Y 2011 TORRE 4 | 2026-04-11 | 4/18/2026 12:00:00 AM | 7 | 35 | 33.2 | 95 | MURO | 34.333 | 3 | 94.857
B-19388 NATIVA | 191 | IND. MURO 5000 GF | MUROS PISO 20 APTO 2010 Y 2011 TORRE 4 | 2026-04-11 | 4/18/2026 12:00:00 AM | 7 | 35 | 36.7 | 105 | MURO | 34.333 | 3 | 104.857
B-19388 NATIVA | 191 | IND. MURO 5000 GF | MUROS AP 1601-1612 TORRE 5 | 2026-04-13 | 4/20/2026 12:00:00 AM | 7 | 35 | 28.5 | 81 | MURO | 30.9 | 3 | 81.429
B-19388 NATIVA | 191 | IND. MURO 5000 GF | MUROS AP 1601-1612 TORRE 5 | 2026-04-13 | 4/20/2026 12:00:00 AM | 7 | 35 | 34.5 | 98 | MURO | 30.9 | 3 | 98.571
B-19388 NATIVA | 191 | IND. MURO 5000 GF | MUROS AP 1601-1612 TORRE 5 | 2026-04-13 | 4/20/2026 12:00:00 AM | 7 | 35 | 29.7 | 85 | MURO | 30.9 | 3 | 84.857
B-19388 NATIVA | 191 | IND. MURO 5000 GF | MUROS AP 1606-1607 TORRE 5 | 2026-04-14 | 4/21/2026 12:00:00 AM | 7 | 35 | 31.8 | 91 | MURO | 31.633 | 3 | 90.857
B-19388 NATIVA | 191 | IND. MURO 5000 GF | MUROS AP 1606-1607 TORRE 5 | 2026-04-14 | 4/21/2026 12:00:00 AM | 7 | 35 | 31.2 | 89 | MURO | 31.633 | 3 | 89.143
B-19388 NATIVA | 191 | IND. MURO 5000 GF | MUROS AP 1606-1607 TORRE 5 | 2026-04-14 | 4/21/2026 12:00:00 AM | 7 | 35 | 31.9 | 91 | MURO | 31.633 | 3 | 91.143
B-19388 NATIVA | 191 | IND. MURO 5000 GF | MUROS P1611-1610 TORRE 5 | 2026-04-15 | 4/22/2026 12:00:00 AM | 7 | 35 | 31.1 | 89 | MURO | 33.233 | 3 | 88.857
B-19388 NATIVA | 191 | IND. MURO 5000 GF | MUROS P1611-1610 TORRE 5 | 2026-04-15 | 4/22/2026 12:00:00 AM | 7 | 35 | 36.5 | 104 | MURO | 33.233 | 3 | 104.286
B-19388 NATIVA | 191 | IND. MURO 5000 GF | MUROS P1611-1610 TORRE 5 | 2026-04-15 | 4/22/2026 12:00:00 AM | 7 | 35 | 32.1 | 92 | MURO | 33.233 | 3 | 91.714
B-19388 NATIVA | 191 | IND. MURO 5000 GF | MUROS P16 AP 1608-1609 TORRE 5 | 2026-04-16 | 4/23/2026 12:00:00 AM | 7 | 35 | 31.4 | 90 | MURO | 31.2 | 3 | 89.714
B-19388 NATIVA | 191 | IND. MURO 5000 GF | MUROS P16 AP 1608-1609 TORRE 5 | 2026-04-16 | 4/23/2026 12:00:00 AM | 7 | 35 | 31.7 | 91 | MURO | 31.2 | 3 | 90.571
B-19388 NATIVA | 191 | IND. MURO 5000 GF | MUROS P16 AP 1608-1609 TORRE 5 | 2026-04-16 | 4/23/2026 12:00:00 AM | 7 | 35 | 30.5 | 87 | MURO | 31.2 | 3 | 87.143
B-19388 NATIVA | 191 | IND. MURO 5000 GF | MUROS P17 AP 1703-1702 TORRE 5 | 2026-04-20 | 4/27/2026 12:00:00 AM | 7 | 35 | 31.9 | 91 | MURO | 31.8 | 3 | 91.143
B-19388 NATIVA | 191 | IND. MURO 5000 GF | MUROS P17 AP 1703-1702 TORRE 5 | 2026-04-20 | 4/27/2026 12:00:00 AM | 7 | 35 | 30.2 | 86 | MURO | 31.8 | 3 | 86.286
B-19388 NATIVA | 191 | IND. MURO 5000 GF | MUROS P17 AP 1703-1702 TORRE 5 | 2026-04-20 | 4/27/2026 12:00:00 AM | 7 | 35 | 33.3 | 95 | MURO | 31.8 | 3 | 95.143
B-19388 NATIVA | 191 | IND. MURO 5000 GF | MUROS AP 1704-1705 TORRE 5 | 2026-04-21 | 4/28/2026 12:00:00 AM | 7 | 35 | 27.5 | 79 | MURO | 33.2 | 3 | 78.571
B-19388 NATIVA | 191 | IND. MURO 5000 GF | MUROS AP 1704-1705 TORRE 5 | 2026-04-21 | 4/28/2026 12:00:00 AM | 7 | 35 | 35.6 | 102 | MURO | 33.2 | 3 | 101.714
B-19388 NATIVA | 191 | IND. MURO 5000 GF | MUROS AP 1704-1705 TORRE 5 | 2026-04-21 | 4/28/2026 12:00:00 AM | 7 | 35 | 36.5 | 104 | MURO | 33.2 | 3 | 104.286
B-19388 NATIVA | 191 | IND. MURO 5000 GF | MUROS P17 AP 1708-1709 TORRE 5 | 2026-04-25 | 5/2/2026 12:00:00 AM | 7 | 35 | 32.8 | 94 | MURO | 32.433 | 3 | 93.714
B-19388 NATIVA | 191 | IND. MURO 5000 GF | MUROS P17 AP 1708-1709 TORRE 5 | 2026-04-25 | 5/2/2026 12:00:00 AM | 7 | 35 | 31.5 | 90 | MURO | 32.433 | 3 | 90
B-19388 NATIVA | 191 | IND. MURO 5000 GF | MUROS P17 AP 1708-1709 TORRE 5 | 2026-04-25 | 5/2/2026 12:00:00 AM | 7 | 35 | 33 | 94 | MURO | 32.433 | 3 | 94.286
B-19388 NATIVA | 191 | IND. MURO 5000 GF | MUROS P18 AP 1803-1802 TORRE 5 | 2026-04-27 | 5/4/2026 12:00:00 AM | 7 | 35 | 26 | 74 | MURO | 25.767 | 3 | 74.286
B-19388 NATIVA | 191 | IND. MURO 5000 GF | MUROS P18 AP 1803-1802 TORRE 5 | 2026-04-27 | 5/4/2026 12:00:00 AM | 7 | 35 | 23.8 | 68 | MURO | 25.767 | 3 | 68
B-19388 NATIVA | 191 | IND. MURO 5000 GF | MUROS P18 AP 1803-1802 TORRE 5 | 2026-04-27 | 5/4/2026 12:00:00 AM | 7 | 35 | 27.5 | 79 | MURO | 25.767 | 3 | 78.571
B-19388 NATIVA | 191 | IND. MURO 5000 GF | MUROS AP 1804-1805 TORRE 5 | 2026-04-28 | 5/5/2026 12:00:00 AM | 7 | 35 | 36.5 | 104 | MURO | 35.7 | 3 | 104.286
B-19388 NATIVA | 191 | IND. MURO 5000 GF | MUROS AP 1804-1805 TORRE 5 | 2026-04-28 | 5/5/2026 12:00:00 AM | 7 | 35 | 33.7 | 96 | MURO | 35.7 | 3 | 96.286
B-19388 NATIVA | 191 | IND. MURO 5000 GF | MUROS AP 1804-1805 TORRE 5 | 2026-04-28 | 5/5/2026 12:00:00 AM | 7 | 35 | 36.9 | 105 | MURO | 35.7 | 3 | 105.429
B-19388 NATIVA | 191 | IND. MURO 5000 GF | MUROS AP 1801-1812 TORRE 5 | 2026-04-29 | 5/6/2026 12:00:00 AM | 7 | 35 | 36 | 103 | MURO | 36.367 | 3 | 102.857
B-19388 NATIVA | 191 | IND. MURO 5000 GF | MUROS AP 1801-1812 TORRE 5 | 2026-04-29 | 5/6/2026 12:00:00 AM | 7 | 35 | 35.8 | 102 | MURO | 36.367 | 3 | 102.286
B-19388 NATIVA | 191 | IND. MURO 5000 GF | MUROS AP 1801-1812 TORRE 5 | 2026-04-29 | 5/6/2026 12:00:00 AM | 7 | 35 | 37.3 | 107 | MURO | 36.367 | 3 | 106.571
B-19388 NATIVA | 191 | IND. MURO 5000 GF | MUROS P1811-1810 TORRE 5 | 2026-05-04 | 5/11/2026 12:00:00 AM | 7 | 35 | 31.1 | 89 | MURO | 30.467 | 3 | 88.857
B-19388 NATIVA | 191 | IND. MURO 5000 GF | MUROS P1811-1810 TORRE 5 | 2026-05-04 | 5/11/2026 12:00:00 AM | 7 | 35 | 28.6 | 82 | MURO | 30.467 | 3 | 81.714
B-19388 NATIVA | 191 | IND. MURO 5000 GF | MUROS P1811-1810 TORRE 5 | 2026-05-04 | 5/11/2026 12:00:00 AM | 7 | 35 | 31.7 | 90 | MURO | 30.467 | 3 | 90.571
B-19388 NATIVA | 191 | IND. MURO 5000 GF | MUROS P18 AP 1808-1809 TORRE 5 | 2026-05-05 | 5/12/2026 12:00:00 AM | 7 | 35 | 33.7 | 96 | MURO | 33.4 | 3 | 96.286
B-19388 NATIVA | 191 | IND. MURO 5000 GF | MUROS P18 AP 1808-1809 TORRE 5 | 2026-05-05 | 5/12/2026 12:00:00 AM | 7 | 35 | 33.9 | 97 | MURO | 33.4 | 3 | 96.857
B-19388 NATIVA | 191 | IND. MURO 5000 GF | MUROS P18 AP 1808-1809 TORRE 5 | 2026-05-05 | 5/12/2026 12:00:00 AM | 7 | 35 | 32.6 | 93 | MURO | 33.4 | 3 | 93.143
B-19388 NATIVA | 191 | IND. MURO 5000 GF | MUROS P19 AP 1903-1902 TORRE 5 | 2026-05-07 | 5/14/2026 12:00:00 AM | 7 | 35 | 30.3 | 86 | MURO | 29.133 | 3 | 86.571
B-19388 NATIVA | 191 | IND. MURO 5000 GF | MUROS P19 AP 1903-1902 TORRE 5 | 2026-05-07 | 5/14/2026 12:00:00 AM | 7 | 35 | 28.2 | 80 | MURO | 29.133 | 3 | 80.571
B-19388 NATIVA | 191 | IND. MURO 5000 GF | MUROS P19 AP 1903-1902 TORRE 5 | 2026-05-07 | 5/14/2026 12:00:00 AM | 7 | 35 | 28.9 | 83 | MURO | 29.133 | 3 | 82.571
B-19388 NATIVA | 191 | IND. MURO 5000 GF | MUROS AP 1904-1905 TORRE 5 | 2026-05-08 | 5/15/2026 12:00:00 AM | 7 | 35 | 34.4 | 98 | MURO | 34.2 | 3 | 98.286
B-19388 NATIVA | 191 | IND. MURO 5000 GF | MUROS AP 1904-1905 TORRE 5 | 2026-05-08 | 5/15/2026 12:00:00 AM | 7 | 35 | 36.1 | 103 | MURO | 34.2 | 3 | 103.143
B-19388 NATIVA | 191 | IND. MURO 5000 GF | MUROS AP 1904-1905 TORRE 5 | 2026-05-08 | 5/15/2026 12:00:00 AM | 7 | 35 | 32.1 | 92 | MURO | 34.2 | 3 | 91.714
B-19388 NATIVA | 191 | IND. MURO 5000 GF | MUROS AP 1901-1912 TORRE 5 | 2026-05-09 | 5/16/2026 12:00:00 AM | 7 | 35 | 32.3 | 92 | MURO | 31.533 | 3 | 92.286
B-19388 NATIVA | 191 | IND. MURO 5000 GF | MUROS AP 1901-1912 TORRE 5 | 2026-05-09 | 5/16/2026 12:00:00 AM | 7 | 35 | 29.9 | 85 | MURO | 31.533 | 3 | 85.429
B-19388 NATIVA | 191 | IND. MURO 5000 GF | MUROS AP 1901-1912 TORRE 5 | 2026-05-09 | 5/16/2026 12:00:00 AM | 7 | 35 | 32.4 | 93 | MURO | 31.533 | 3 | 92.571
B-19388 NATIVA | 191 | IND. MURO 5000 GF | MUROS P19 AP 1 908-1909 TORRE 5 | 2026-05-13 | 5/20/2026 12:00:00 AM | 7 | 35 | 30.4 | 87 | MURO | 31.433 | 3 | 86.857
B-19388 NATIVA | 191 | IND. MURO 5000 GF | MUROS P19 AP 1 908-1909 TORRE 5 | 2026-05-13 | 5/20/2026 12:00:00 AM | 7 | 35 | 33.3 | 95 | MURO | 31.433 | 3 | 95.143
B-19388 NATIVA | 191 | IND. MURO 5000 GF | MUROS P19 AP 1 908-1909 TORRE 5 | 2026-05-13 | 5/20/2026 12:00:00 AM | 7 | 35 | 30.6 | 88 | MURO | 31.433 | 3 | 87.429
B-19388 NATIVA | 191 | IND. MURO 5000 GF | MUROS P20 AP 2003-2002 TORRE5 | 2026-05-14 | 5/21/2026 12:00:00 AM | 7 | 35 | 36.7 | 105 | MURO | 35.567 | 3 | 104.857
B-19388 NATIVA | 191 | IND. MURO 5000 GF | MUROS P20 AP 2003-2002 TORRE5 | 2026-05-14 | 5/21/2026 12:00:00 AM | 7 | 35 | 34.8 | 100 | MURO | 35.567 | 3 | 99.429
B-19388 NATIVA | 191 | IND. MURO 5000 GF | MUROS P20 AP 2003-2002 TORRE5 | 2026-05-14 | 5/21/2026 12:00:00 AM | 7 | 35 | 35.2 | 101 | MURO | 35.567 | 3 | 100.571
B-19388 NATIVA | 191 | IND. MURO 5000 GF | MUROS AP 2004-2005 TORRE 5 | 2026-05-15 | 5/22/2026 12:00:00 AM | 7 | 35 | 31.2 | 89 | MURO | 33.467 | 3 | 89.143
B-19388 NATIVA | 191 | IND. MURO 5000 GF | MUROS AP 2004-2005 TORRE 5 | 2026-05-15 | 5/22/2026 12:00:00 AM | 7 | 35 | 37 | 106 | MURO | 33.467 | 3 | 105.714
B-19388 NATIVA | 191 | IND. MURO 5000 GF | MUROS AP 2004-2005 TORRE 5 | 2026-05-15 | 5/22/2026 12:00:00 AM | 7 | 35 | 32.2 | 92 | MURO | 33.467 | 3 | 92
B-19388 NATIVA | 191 | IND. MURO 5000 GF | MUROS AP 2006-2007 TORRE 5 | 2026-05-19 | 5/26/2026 12:00:00 AM | 7 | 35 | 36.6 | 104 | MURO | 36.3 | 3 | 104.571
B-19388 NATIVA | 191 | IND. MURO 5000 GF | MUROS AP 2006-2007 TORRE 5 | 2026-05-19 | 5/26/2026 12:00:00 AM | 7 | 35 | 37.6 | 107 | MURO | 36.3 | 3 | 107.429
B-19388 NATIVA | 191 | IND. MURO 5000 GF | MUROS AP 2006-2007 TORRE 5 | 2026-05-19 | 5/26/2026 12:00:00 AM | 7 | 35 | 34.7 | 99 | MURO | 36.3 | 3 | 99.143
B-19388 NATIVA | 191 | IND. MURO 5000 GF | MUROS P2011-2010 TORRE 5 | 2026-05-20 | 5/27/2026 12:00:00 AM | 7 | 35 | 34.2 | 98 | MURO | 36.2 | 3 | 97.714
B-19388 NATIVA | 191 | IND. MURO 5000 GF | MUROS P2011-2010 TORRE 5 | 2026-05-20 | 5/27/2026 12:00:00 AM | 7 | 35 | 38.2 | 109 | MURO | 36.2 | 3 | 109.143
B-19388 NATIVA | 191 | IND. MURO 5000 GF | MUROS P2011-2010 TORRE 5 | 2026-05-20 | 5/27/2026 12:00:00 AM | 7 | 35 | 36.2 | 103 | MURO | 36.2 | 3 | 103.429
B-19388 NATIVA | 191 | IND. MURO 5000 GF | MUROS P20 AP 2008-2009 TORRE 5 | 2026-05-21 | 5/28/2026 12:00:00 AM | 7 | 35 | 28.1 | 80 | MURO | 29.633 | 3 | 80.286
B-19388 NATIVA | 191 | IND. MURO 5000 GF | MUROS P20 AP 2008-2009 TORRE 5 | 2026-05-21 | 5/28/2026 12:00:00 AM | 7 | 35 | 30.2 | 86 | MURO | 29.633 | 3 | 86.286
B-19388 NATIVA | 191 | IND. MURO 5000 GF | MUROS P20 AP 2008-2009 TORRE 5 | 2026-05-21 | 5/28/2026 12:00:00 AM | 7 | 35 | 30.6 | 87 | MURO | 29.633 | 3 | 87.429
B-19388 NATIVA | 190.5 | TREMIE 4500 | TORRE 4 PILOTE 70 | 2025-03-29 | 4/5/2025 12:00:00 AM | 7 | 31 | 29 | 94 |  | 29.367 | 3 | 93.548
B-19388 NATIVA | 190.5 | TREMIE 4500 | TORRE 4 PILOTE 70 | 2025-03-29 | 4/5/2025 12:00:00 AM | 7 | 31 | 28.3 | 91 |  | 29.367 | 3 | 91.29
B-19388 NATIVA | 190.5 | TREMIE 4500 | TORRE 4 PILOTE 70 | 2025-03-29 | 4/5/2025 12:00:00 AM | 7 | 31 | 30.8 | 99 |  | 29.367 | 3 | 99.355
B-19388 NATIVA | 190.5 | TREMIE 4500 | TORRE 5 PILOTE 87 | 2025-03-31 | 4/7/2025 12:00:00 AM | 7 | 31 | 31.4 | 101 |  | 29.667 | 3 | 101.29
B-19388 NATIVA | 190.5 | TREMIE 4500 | TORRE 5 PILOTE 87 | 2025-03-31 | 4/7/2025 12:00:00 AM | 7 | 31 | 28.9 | 93 |  | 29.667 | 3 | 93.226
B-19388 NATIVA | 190.5 | TREMIE 4500 | TORRE 5 PILOTE 87 | 2025-03-31 | 4/7/2025 12:00:00 AM | 7 | 31 | 28.7 | 92 |  | 29.667 | 3 | 92.581
B-19388 NATIVA | 190.5 | TREMIE 4500 | TORRE 5 PILOTE 16 | 2025-04-01 | 4/8/2025 12:00:00 AM | 7 | 31 | 24.5 | 79 |  | 24.2 | 3 | 79.032
B-19388 NATIVA | 190.5 | TREMIE 4500 | TORRE 5 PILOTE 16 | 2025-04-01 | 4/8/2025 12:00:00 AM | 7 | 31 | 25.8 | 83 |  | 24.2 | 3 | 83.226
B-19388 NATIVA | 190.5 | TREMIE 4500 | TORRE 5 PILOTE 16 | 2025-04-01 | 4/8/2025 12:00:00 AM | 7 | 31 | 22.3 | 72 |  | 24.2 | 3 | 71.935
B-19388 NATIVA | 190.5 | TREMIE 4500 | TORRE 4 PILOTE 9 | 2025-04-03 | 4/10/2025 12:00:00 AM | 7 | 31 | 35.1 | 113 |  | 36.167 | 3 | 113.226
B-19388 NATIVA | 190.5 | TREMIE 4500 | TORRE 4 PILOTE 9 | 2025-04-03 | 4/10/2025 12:00:00 AM | 7 | 31 | 35.8 | 115 |  | 36.167 | 3 | 115.484
B-19388 NATIVA | 190.5 | TREMIE 4500 | TORRE 4 PILOTE 9 | 2025-04-03 | 4/10/2025 12:00:00 AM | 7 | 31 | 37.6 | 121 |  | 36.167 | 3 | 121.29
B-19388 NATIVA | 190.5 | TREMIE 4500 | TORRE 4 PILOTE 33 | 2025-04-04 | 4/11/2025 12:00:00 AM | 7 | 31 | 29.1 | 94 |  | 32.367 | 3 | 93.871
B-19388 NATIVA | 190.5 | TREMIE 4500 | TORRE 4 PILOTE 33 | 2025-04-04 | 4/11/2025 12:00:00 AM | 7 | 31 | 35.7 | 115 |  | 32.367 | 3 | 115.161
B-19388 NATIVA | 190.5 | TREMIE 4500 | TORRE 4 PILOTE 33 | 2025-04-04 | 4/11/2025 12:00:00 AM | 7 | 31 | 32.3 | 104 |  | 32.367 | 3 | 104.194
B-19388 NATIVA | 190.5 | TREMIE 4500 | TORRE 4 PILOTE 82 | 2025-04-05 | 4/12/2025 12:00:00 AM | 7 | 31 | 34.7 | 112 |  | 33.367 | 3 | 111.935
B-19388 NATIVA | 190.5 | TREMIE 4500 | TORRE 4 PILOTE 82 | 2025-04-05 | 4/12/2025 12:00:00 AM | 7 | 31 | 31.8 | 102 |  | 33.367 | 3 | 102.581
B-19388 NATIVA | 190.5 | TREMIE 4500 | TORRE 4 PILOTE 82 | 2025-04-05 | 4/12/2025 12:00:00 AM | 7 | 31 | 33.6 | 108 |  | 33.367 | 3 | 108.387
B-19388 NATIVA | 190.5 | TREMIE 4500 | TORRE 4 PILOTE 25 | 2025-04-02 | 4/9/2025 12:00:00 AM | 7 | 31 | 28.2 | 91 |  | 27.867 | 3 | 90.968
B-19388 NATIVA | 190.5 | TREMIE 4500 | TORRE 4 PILOTE 25 | 2025-04-02 | 4/9/2025 12:00:00 AM | 7 | 31 | 24.5 | 79 |  | 27.867 | 3 | 79.032
B-19388 NATIVA | 190.5 | TREMIE 4500 | TORRE 4 PILOTE 25 | 2025-04-02 | 4/9/2025 12:00:00 AM | 7 | 31 | 30.9 | 100 |  | 27.867 | 3 | 99.677
B-19388 NATIVA | 190.5 | TREMIE 4500 | PILOTE 46 TORRE 5 | 2025-04-08 | 4/15/2025 12:00:00 AM | 7 | 31 | 30.1 | 97 |  | 31.9 | 3 | 97.097
B-19388 NATIVA | 190.5 | TREMIE 4500 | PILOTE 46 TORRE 5 | 2025-04-08 | 4/15/2025 12:00:00 AM | 7 | 31 | 32 | 103 |  | 31.9 | 3 | 103.226
B-19388 NATIVA | 190.5 | TREMIE 4500 | PILOTE 46 TORRE 5 | 2025-04-08 | 4/15/2025 12:00:00 AM | 7 | 31 | 33.6 | 108 |  | 31.9 | 3 | 108.387
B-19388 NATIVA | 190.5 | TREMIE 4500 | PILOTE 51 TORRE 4 | 2025-04-09 | 4/16/2025 12:00:00 AM | 7 | 31 | 32.3 | 104 |  | 32.733 | 3 | 104.194
B-19388 NATIVA | 190.5 | TREMIE 4500 | PILOTE 51 TORRE 4 | 2025-04-09 | 4/16/2025 12:00:00 AM | 7 | 31 | 33.9 | 109 |  | 32.733 | 3 | 109.355
B-19388 NATIVA | 190.5 | TREMIE 4500 | PILOTE 51 TORRE 4 | 2025-04-09 | 4/16/2025 12:00:00 AM | 7 | 31 | 32 | 103 |  | 32.733 | 3 | 103.226
B-19388 NATIVA | 190.5 | TREMIE 4500 | PILOTE 15 TORRE 5 | 2025-04-09 | 4/16/2025 12:00:00 AM | 7 | 31 | 31.8 | 102 |  | 31.667 | 3 | 102.581
B-19388 NATIVA | 190.5 | TREMIE 4500 | PILOTE 15 TORRE 5 | 2025-04-09 | 4/16/2025 12:00:00 AM | 7 | 31 | 30.8 | 99 |  | 31.667 | 3 | 99.355
B-19388 NATIVA | 190.5 | TREMIE 4500 | PILOTE 15 TORRE 5 | 2025-04-09 | 4/16/2025 12:00:00 AM | 7 | 31 | 32.4 | 104 |  | 31.667 | 3 | 104.516
B-19388 NATIVA | 190.5 | TREMIE 4500 | PILOTE 64 TORRE 4 | 2025-04-08 | 4/15/2025 12:00:00 AM | 7 | 31 | 34.6 | 112 |  | 30.867 | 3 | 111.613
B-19388 NATIVA | 190.5 | TREMIE 4500 | PILOTE 64 TORRE 4 | 2025-04-08 | 4/15/2025 12:00:00 AM | 7 | 31 | 30 | 96 |  | 30.867 | 3 | 96.774
B-19388 NATIVA | 190.5 | TREMIE 4500 | PILOTE 64 TORRE 4 | 2025-04-08 | 4/15/2025 12:00:00 AM | 7 | 31 | 28 | 90 |  | 30.867 | 3 | 90.323
B-19388 NATIVA | 190.5 | TREMIE 4500 | PILOTE 11 TORRE 4 | 2025-04-10 | 4/17/2025 12:00:00 AM | 7 | 31 | 37.7 | 121 |  | 39.8 | 3 | 121.613
B-19388 NATIVA | 190.5 | TREMIE 4500 | PILOTE 11 TORRE 4 | 2025-04-10 | 4/17/2025 12:00:00 AM | 7 | 31 | 39.8 | 128 |  | 39.8 | 3 | 128.387
B-19388 NATIVA | 190.5 | TREMIE 4500 | PILOTE 11 TORRE 4 | 2025-04-10 | 4/17/2025 12:00:00 AM | 7 | 31 | 41.9 | 135 |  | 39.8 | 3 | 135.161
B-19388 NATIVA | 190.5 | TREMIE 4500 | PILOTE 68 TORRE 4 | 2025-04-11 | 4/18/2025 12:00:00 AM | 7 | 31 | 39.8 | 128 |  | 36.867 | 3 | 128.387
B-19388 NATIVA | 190.5 | TREMIE 4500 | PILOTE 68 TORRE 4 | 2025-04-11 | 4/18/2025 12:00:00 AM | 7 | 31 | 36.8 | 118 |  | 36.867 | 3 | 118.71
B-19388 NATIVA | 190.5 | TREMIE 4500 | PILOTE 68 TORRE 4 | 2025-04-11 | 4/18/2025 12:00:00 AM | 7 | 31 | 34 | 110 |  | 36.867 | 3 | 109.677
B-19388 NATIVA | 190.5 | TREMIE 4500 | PILOTE 13 TORRE 5 | 2025-04-11 | 4/18/2025 12:00:00 AM | 7 | 31 | 38.7 | 125 |  | 38.033 | 3 | 124.839
B-19388 NATIVA | 190.5 | TREMIE 4500 | PILOTE 13 TORRE 5 | 2025-04-11 | 4/18/2025 12:00:00 AM | 7 | 31 | 38.7 | 125 |  | 38.033 | 3 | 124.839
B-19388 NATIVA | 190.5 | TREMIE 4500 | PILOTE 13 TORRE 5 | 2025-04-11 | 4/18/2025 12:00:00 AM | 7 | 31 | 36.7 | 118 |  | 38.033 | 3 | 118.387
B-19388 NATIVA | 190.5 | TREMIE 4500 | PILOTE 91 TORRE 4 | 2025-04-12 | 4/19/2025 12:00:00 AM | 7 | 31 | 37.5 | 121 |  | 37.067 | 3 | 120.968
B-19388 NATIVA | 190.5 | TREMIE 4500 | PILOTE 91 TORRE 4 | 2025-04-12 | 4/19/2025 12:00:00 AM | 7 | 31 | 39 | 126 |  | 37.067 | 3 | 125.806
B-19388 NATIVA | 190.5 | TREMIE 4500 | PILOTE 91 TORRE 4 | 2025-04-12 | 4/19/2025 12:00:00 AM | 7 | 31 | 34.7 | 112 |  | 37.067 | 3 | 111.935
B-19388 NATIVA | 190.5 | TREMIE 4500 | PILOTE 24 TORRE 5 | 2025-04-10 | 4/17/2025 12:00:00 AM | 7 | 31 | 38.7 | 125 |  | 40.233 | 3 | 124.839
B-19388 NATIVA | 190.5 | TREMIE 4500 | PILOTE 24 TORRE 5 | 2025-04-10 | 4/17/2025 12:00:00 AM | 7 | 31 | 41.3 | 133 |  | 40.233 | 3 | 133.226
B-19388 NATIVA | 190.5 | TREMIE 4500 | PILOTE 24 TORRE 5 | 2025-04-10 | 4/17/2025 12:00:00 AM | 7 | 31 | 40.7 | 131 |  | 40.233 | 3 | 131.29
B-19388 NATIVA | 190.5 | TREMIE 4500 | PILOTE 32 TORRE 4 | 2025-04-14 | 4/21/2025 12:00:00 AM | 7 | 31 | 33.5 | 108 |  | 30.367 | 3 | 108.065
B-19388 NATIVA | 190.5 | TREMIE 4500 | PILOTE 32 TORRE 4 | 2025-04-14 | 4/21/2025 12:00:00 AM | 7 | 31 | 27.7 | 89 |  | 30.367 | 3 | 89.355
B-19388 NATIVA | 190.5 | TREMIE 4500 | PILOTE 32 TORRE 4 | 2025-04-14 | 4/21/2025 12:00:00 AM | 7 | 31 | 29.9 | 96 |  | 30.367 | 3 | 96.452
B-19388 NATIVA | 190.5 | TREMIE 4500 | PILOTE 81 TORRE 5 | 2025-04-21 | 4/28/2025 12:00:00 AM | 7 | 31 | 30.2 | 97 |  | 25.133 | 6 | 97.419
B-19388 NATIVA | 190.5 | TREMIE 4500 | PILOTE 81 TORRE 5 | 2025-04-21 | 4/28/2025 12:00:00 AM | 7 | 31 | 31.5 | 102 |  | 25.133 | 6 | 101.613
B-19388 NATIVA | 190.5 | TREMIE 4500 | PILOTE 81 TORRE 5 | 2025-04-21 | 4/28/2025 12:00:00 AM | 7 | 31 | 28 | 90 |  | 25.133 | 6 | 90.323
B-19388 NATIVA | 190.5 | TREMIE 4500 | PILOTE 23 TORRE 4 | 2025-04-22 | 4/29/2025 12:00:00 AM | 7 | 31 | 23.5 | 76 |  | 23.067 | 3 | 75.806
B-19388 NATIVA | 190.5 | TREMIE 4500 | PILOTE 23 TORRE 4 | 2025-04-22 | 4/29/2025 12:00:00 AM | 7 | 31 | 21.2 | 68 |  | 23.067 | 3 | 68.387
B-19388 NATIVA | 190.5 | TREMIE 4500 | PILOTE 23 TORRE 4 | 2025-04-22 | 4/29/2025 12:00:00 AM | 7 | 31 | 24.5 | 79 |  | 23.067 | 3 | 79.032
B-19388 NATIVA | 190.5 | TREMIE 4500 | PILOTE 35 TORRE 5 | 2025-04-23 | 4/30/2025 12:00:00 AM | 7 | 31 | 27.1 | 87 |  | 29.267 | 3 | 87.419
B-19388 NATIVA | 190.5 | TREMIE 4500 | PILOTE 35 TORRE 5 | 2025-04-23 | 4/30/2025 12:00:00 AM | 7 | 31 | 28 | 90 |  | 29.267 | 3 | 90.323
B-19388 NATIVA | 190.5 | TREMIE 4500 | PILOTE 35 TORRE 5 | 2025-04-23 | 4/30/2025 12:00:00 AM | 7 | 31 | 32.7 | 105 |  | 29.267 | 3 | 105.484
B-19388 NATIVA | 190.5 | TREMIE 4500 | PILOTE 72 TORRE 5 | 2025-04-24 | 5/1/2025 12:00:00 AM | 7 | 31 | 27.4 | 88 |  | 31.833 | 3 | 88.387
B-19388 NATIVA | 190.5 | TREMIE 4500 | PILOTE 72 TORRE 5 | 2025-04-24 | 5/1/2025 12:00:00 AM | 7 | 31 | 31.4 | 101 |  | 31.833 | 3 | 101.29
B-19388 NATIVA | 190.5 | TREMIE 4500 | PILOTE 72 TORRE 5 | 2025-04-24 | 5/1/2025 12:00:00 AM | 7 | 31 | 36.7 | 118 |  | 31.833 | 3 | 118.387
B-19388 NATIVA | 190.5 | TREMIE 4500 | PILOTE 16 TORRE 4 | 2025-04-24 | 5/1/2025 12:00:00 AM | 7 | 31 | 27.6 | 89 |  | 30.233 | 3 | 89.032
B-19388 NATIVA | 190.5 | TREMIE 4500 | PILOTE 16 TORRE 4 | 2025-04-24 | 5/1/2025 12:00:00 AM | 7 | 31 | 31.6 | 102 |  | 30.233 | 3 | 101.935
B-19388 NATIVA | 190.5 | TREMIE 4500 | PILOTE 16 TORRE 4 | 2025-04-24 | 5/1/2025 12:00:00 AM | 7 | 31 | 31.5 | 102 |  | 30.233 | 3 | 101.613
B-19388 NATIVA | 190.5 | TREMIE 4500 | PILOTE 18 TORRE 5 | 2025-04-25 | 5/2/2025 12:00:00 AM | 7 | 31 | 28.3 | 91 |  | 28.833 | 3 | 91.29
B-19388 NATIVA | 190.5 | TREMIE 4500 | PILOTE 18 TORRE 5 | 2025-04-25 | 5/2/2025 12:00:00 AM | 7 | 31 | 29.6 | 96 |  | 28.833 | 3 | 95.484
B-19388 NATIVA | 190.5 | TREMIE 4500 | PILOTE 18 TORRE 5 | 2025-04-25 | 5/2/2025 12:00:00 AM | 7 | 31 | 28.6 | 92 |  | 28.833 | 3 | 92.258
B-19388 NATIVA | 190.5 | TREMIE 4500 | PILOTE 49 TORRE 4 | 2025-04-25 | 5/2/2025 12:00:00 AM | 7 | 31 | 28.3 | 91 |  | 28.133 | 3 | 91.29
B-19388 NATIVA | 190.5 | TREMIE 4500 | PILOTE 49 TORRE 4 | 2025-04-25 | 5/2/2025 12:00:00 AM | 7 | 31 | 28.5 | 92 |  | 28.133 | 3 | 91.935
B-19388 NATIVA | 190.5 | TREMIE 4500 | PILOTE 49 TORRE 4 | 2025-04-25 | 5/2/2025 12:00:00 AM | 7 | 31 | 27.6 | 89 |  | 28.133 | 3 | 89.032
B-19388 NATIVA | 190.5 | TREMIE 4500 | PILOTE 57 TORRE 5 | 2025-04-26 | 5/3/2025 12:00:00 AM | 7 | 31 | 24.9 | 80 |  | 29.433 | 3 | 80.323
B-19388 NATIVA | 190.5 | TREMIE 4500 | PILOTE 57 TORRE 5 | 2025-04-26 | 5/3/2025 12:00:00 AM | 7 | 31 | 31.5 | 101 |  | 29.433 | 3 | 101.613
B-19388 NATIVA | 190.5 | TREMIE 4500 | PILOTE 57 TORRE 5 | 2025-04-26 | 5/3/2025 12:00:00 AM | 7 | 31 | 31.9 | 103 |  | 29.433 | 3 | 102.903
B-19388 NATIVA | 190.5 | TREMIE 4500 | PILOTE 36 TORRE 5 | 2025-04-28 | 5/5/2025 12:00:00 AM | 7 | 31 | 23.3 | 75 |  | 23.433 | 3 | 75.161
B-19388 NATIVA | 190.5 | TREMIE 4500 | PILOTE 36 TORRE 5 | 2025-04-28 | 5/5/2025 12:00:00 AM | 7 | 31 | 24 | 77 |  | 23.433 | 3 | 77.419
B-19388 NATIVA | 190.5 | TREMIE 4500 | PILOTE 36 TORRE 5 | 2025-04-28 | 5/5/2025 12:00:00 AM | 7 | 31 | 23 | 74 |  | 23.433 | 3 | 74.194
B-19388 NATIVA | 190.5 | TREMIE 4500 | PILOTES 34 TORRE 4 Y 29 TORRE 5 | 2025-04-28 | 5/5/2025 12:00:00 AM | 7 | 31 | 18.3 | 59 |  | 22.033 | 3 | 59.032
B-19388 NATIVA | 190.5 | TREMIE 4500 | PILOTES 34 TORRE 4 Y 29 TORRE 5 | 2025-04-28 | 5/5/2025 12:00:00 AM | 7 | 31 | 29 | 93 |  | 22.033 | 3 | 93.548
B-19388 NATIVA | 190.5 | TREMIE 4500 | PILOTES 34 TORRE 4 Y 29 TORRE 5 | 2025-04-28 | 5/5/2025 12:00:00 AM | 7 | 31 | 18.8 | 60 |  | 22.033 | 3 | 60.645
B-19388 NATIVA | 190.5 | TREMIE 4500 | PILOTE 24 TORRE 4 | 2025-04-29 | 5/6/2025 12:00:00 AM | 7 | 31 | 32.2 | 104 |  | 32.3 | 3 | 103.871
B-19388 NATIVA | 190.5 | TREMIE 4500 | PILOTE 24 TORRE 4 | 2025-04-29 | 5/6/2025 12:00:00 AM | 7 | 31 | 31.4 | 101 |  | 32.3 | 3 | 101.29
B-19388 NATIVA | 190.5 | TREMIE 4500 | PILOTE 24 TORRE 4 | 2025-04-29 | 5/6/2025 12:00:00 AM | 7 | 31 | 33.3 | 107 |  | 32.3 | 3 | 107.419
B-19388 NATIVA | 190.5 | TREMIE 4500 | PILOTE 79 TORRE 5 | 2025-04-29 | 5/6/2025 12:00:00 AM | 7 | 31 | 34.6 | 111 |  | 33.567 | 3 | 111.613
B-19388 NATIVA | 190.5 | TREMIE 4500 | PILOTE 79 TORRE 5 | 2025-04-29 | 5/6/2025 12:00:00 AM | 7 | 31 | 35.5 | 114 |  | 33.567 | 3 | 114.516
B-19388 NATIVA | 190.5 | TREMIE 4500 | PILOTE 79 TORRE 5 | 2025-04-29 | 5/6/2025 12:00:00 AM | 7 | 31 | 30.6 | 98 |  | 33.567 | 3 | 98.71
B-19388 NATIVA | 190.5 | TREMIE 4500 | PILOTE 84 TORRE 5 | 2025-04-30 | 5/7/2025 12:00:00 AM | 7 | 31 | 27.2 | 88 |  | 25.533 | 3 | 87.742
B-19388 NATIVA | 190.5 | TREMIE 4500 | PILOTE 84 TORRE 5 | 2025-04-30 | 5/7/2025 12:00:00 AM | 7 | 31 | 22.8 | 73 |  | 25.533 | 3 | 73.548
B-19388 NATIVA | 190.5 | TREMIE 4500 | PILOTE 84 TORRE 5 | 2025-04-30 | 5/7/2025 12:00:00 AM | 7 | 31 | 26.6 | 86 |  | 25.533 | 3 | 85.806
B-19388 NATIVA | 190.5 | TREMIE 4500 | PILOTE 63 TORRE 4 | 2025-04-30 | 5/7/2025 12:00:00 AM | 7 | 31 | 23.8 | 77 |  | 26.533 | 3 | 76.774
B-19388 NATIVA | 190.5 | TREMIE 4500 | PILOTE 63 TORRE 4 | 2025-04-30 | 5/7/2025 12:00:00 AM | 7 | 31 | 29.4 | 95 |  | 26.533 | 3 | 94.839
B-19388 NATIVA | 190.5 | TREMIE 4500 | PILOTE 63 TORRE 4 | 2025-04-30 | 5/7/2025 12:00:00 AM | 7 | 31 | 26.4 | 85 |  | 26.533 | 3 | 85.161
B-19388 NATIVA | 190.5 | TREMIE 4500 | PILOTE 43 TORRE 5 | 2025-05-02 | 5/9/2025 12:00:00 AM | 7 | 31 | 22.5 | 72 |  | 25.9 | 3 | 72.581
B-19388 NATIVA | 190.5 | TREMIE 4500 | PILOTE 43 TORRE 5 | 2025-05-02 | 5/9/2025 12:00:00 AM | 7 | 31 | 24.4 | 78 |  | 25.9 | 3 | 78.71
B-19388 NATIVA | 190.5 | TREMIE 4500 | PILOTE 43 TORRE 5 | 2025-05-02 | 5/9/2025 12:00:00 AM | 7 | 31 | 30.8 | 99 |  | 25.9 | 3 | 99.355
B-19388 NATIVA | 190.5 | TREMIE 4500 | PILOTE 59 TORRE 4 | 2025-05-02 | 5/9/2025 12:00:00 AM | 7 | 31 | 31.5 | 102 |  | 32.067 | 3 | 101.613
B-19388 NATIVA | 190.5 | TREMIE 4500 | PILOTE 59 TORRE 4 | 2025-05-02 | 5/9/2025 12:00:00 AM | 7 | 31 | 31.6 | 102 |  | 32.067 | 3 | 101.935
B-19388 NATIVA | 190.5 | TREMIE 4500 | PILOTE 59 TORRE 4 | 2025-05-02 | 5/9/2025 12:00:00 AM | 7 | 31 | 33.1 | 107 |  | 32.067 | 3 | 106.774
B-19388 NATIVA | 190.5 | TREMIE 4500 | PILOTE 20 TORRE 4 | 2025-05-03 | 5/10/2025 12:00:00 AM | 7 | 31 | 31.4 | 101 |  | 27.233 | 3 | 101.29
B-19388 NATIVA | 190.5 | TREMIE 4500 | PILOTE 20 TORRE 4 | 2025-05-03 | 5/10/2025 12:00:00 AM | 7 | 31 | 23.6 | 76 |  | 27.233 | 3 | 76.129
B-19388 NATIVA | 190.5 | TREMIE 4500 | PILOTE 20 TORRE 4 | 2025-05-03 | 5/10/2025 12:00:00 AM | 7 | 31 | 26.7 | 86 |  | 27.233 | 3 | 86.129
B-19388 NATIVA | 190.5 | TREMIE 4500 | PILOTE 53 TORRE 5 | 2025-05-05 | 5/12/2025 12:00:00 AM | 7 | 31 | 29.7 | 96 |  | 28.933 | 3 | 95.806
B-19388 NATIVA | 190.5 | TREMIE 4500 | PILOTE 53 TORRE 5 | 2025-05-05 | 5/12/2025 12:00:00 AM | 7 | 31 | 27.3 | 88 |  | 28.933 | 3 | 88.065
B-19388 NATIVA | 190.5 | TREMIE 4500 | PILOTE 53 TORRE 5 | 2025-05-05 | 5/12/2025 12:00:00 AM | 7 | 31 | 29.8 | 96 |  | 28.933 | 3 | 96.129
B-19388 NATIVA | 190.5 | TREMIE 4500 | PILOTE 58 TORRE 4 | 2025-05-05 | 5/12/2025 12:00:00 AM | 7 | 31 | 26.6 | 86 |  | 26.233 | 3 | 85.806
B-19388 NATIVA | 190.5 | TREMIE 4500 | PILOTE 58 TORRE 4 | 2025-05-05 | 5/12/2025 12:00:00 AM | 7 | 31 | 26.7 | 86 |  | 26.233 | 3 | 86.129
B-19388 NATIVA | 190.5 | TREMIE 4500 | PILOTE 58 TORRE 4 | 2025-05-05 | 5/12/2025 12:00:00 AM | 7 | 31 | 25.4 | 82 |  | 26.233 | 3 | 81.935
B-19388 NATIVA | 190.5 | TREMIE 4500 | PILOTES 3 TORRE 4 Y 86 TORRE 5 | 2025-05-06 | 5/13/2025 12:00:00 AM | 7 | 31 | 23.1 | 74 |  | 23.033 | 3 | 74.516
B-19388 NATIVA | 190.5 | TREMIE 4500 | PILOTES 3 TORRE 4 Y 86 TORRE 5 | 2025-05-06 | 5/13/2025 12:00:00 AM | 7 | 31 | 24.6 | 79 |  | 23.033 | 3 | 79.355
B-19388 NATIVA | 190.5 | TREMIE 4500 | PILOTES 3 TORRE 4 Y 86 TORRE 5 | 2025-05-06 | 5/13/2025 12:00:00 AM | 7 | 31 | 21.4 | 69 |  | 23.033 | 3 | 69.032
B-19388 NATIVA | 190.5 | TREMIE 4500 | PILOTE 52 TORRE 4 | 2025-05-06 | 5/13/2025 12:00:00 AM | 7 | 31 | 32.6 | 105 |  | 31.1 | 3 | 105.161
B-19388 NATIVA | 190.5 | TREMIE 4500 | PILOTE 52 TORRE 4 | 2025-05-06 | 5/13/2025 12:00:00 AM | 7 | 31 | 31.9 | 103 |  | 31.1 | 3 | 102.903
B-19388 NATIVA | 190.5 | TREMIE 4500 | PILOTE 52 TORRE 4 | 2025-05-06 | 5/13/2025 12:00:00 AM | 7 | 31 | 28.8 | 93 |  | 31.1 | 3 | 92.903
B-19388 NATIVA | 190.5 | TREMIE 4500 | PILOTE 76 TORRE 5 | 2025-05-07 | 5/14/2025 12:00:00 AM | 7 | 31 | 27.8 | 90 |  | 26.8 | 3 | 89.677
B-19388 NATIVA | 190.5 | TREMIE 4500 | PILOTE 76 TORRE 5 | 2025-05-07 | 5/14/2025 12:00:00 AM | 7 | 31 | 24.4 | 79 |  | 26.8 | 3 | 78.71
B-19388 NATIVA | 190.5 | TREMIE 4500 | PILOTE 76 TORRE 5 | 2025-05-07 | 5/14/2025 12:00:00 AM | 7 | 31 | 28.2 | 91 |  | 26.8 | 3 | 90.968
B-19388 NATIVA | 190.5 | TREMIE 4500 | PILOTE 42 TORRE 4 | 2025-05-07 | 5/14/2025 12:00:00 AM | 7 | 31 | 32.5 | 104 |  | 27.767 | 3 | 104.839
B-19388 NATIVA | 190.5 | TREMIE 4500 | PILOTE 42 TORRE 4 | 2025-05-07 | 5/14/2025 12:00:00 AM | 7 | 31 | 31 | 100 |  | 27.767 | 3 | 100
B-19388 NATIVA | 190.5 | TREMIE 4500 | PILOTE 42 TORRE 4 | 2025-05-07 | 5/14/2025 12:00:00 AM | 7 | 31 | 19.8 | 64 |  | 27.767 | 3 | 63.871
B-19388 NATIVA | 190.5 | TREMIE 4500 | PILOTE 58 TORRE 5 | 2025-05-08 | 5/15/2025 12:00:00 AM | 7 | 31 | 24.2 | 78 |  | 23.467 | 3 | 78.065
B-19388 NATIVA | 190.5 | TREMIE 4500 | PILOTE 58 TORRE 5 | 2025-05-08 | 5/15/2025 12:00:00 AM | 7 | 31 | 24.1 | 78 |  | 23.467 | 3 | 77.742
B-19388 NATIVA | 190.5 | TREMIE 4500 | PILOTE 58 TORRE 5 | 2025-05-08 | 5/15/2025 12:00:00 AM | 7 | 31 | 22.1 | 71 |  | 23.467 | 3 | 71.29
B-19388 NATIVA | 190.5 | TREMIE 4500 | PILOTE 87 TORRE 4 | 2025-05-08 | 5/15/2025 12:00:00 AM | 7 | 31 | 20.9 | 67 |  | 21.267 | 3 | 67.419
B-19388 NATIVA | 190.5 | TREMIE 4500 | PILOTE 87 TORRE 4 | 2025-05-08 | 5/15/2025 12:00:00 AM | 7 | 31 | 21.8 | 70 |  | 21.267 | 3 | 70.323
B-19388 NATIVA | 190.5 | TREMIE 4500 | PILOTE 87 TORRE 4 | 2025-05-08 | 5/15/2025 12:00:00 AM | 7 | 31 | 21.1 | 68 |  | 21.267 | 3 | 68.065
B-19388 NATIVA | 190.5 | TREMIE 4500 | PILOTE 62 TORRE 5 | 2025-05-09 | 5/16/2025 12:00:00 AM | 7 | 31 | 33.7 | 109 |  | 23.467 | 3 | 108.71
B-19388 NATIVA | 190.5 | TREMIE 4500 | PILOTE 62 TORRE 5 | 2025-05-09 | 5/16/2025 12:00:00 AM | 7 | 31 | 19.5 | 63 |  | 23.467 | 3 | 62.903
B-19388 NATIVA | 190.5 | TREMIE 4500 | PILOTE 62 TORRE 5 | 2025-05-09 | 5/16/2025 12:00:00 AM | 7 | 31 | 17.2 | 56 |  | 23.467 | 3 | 55.484
B-19388 NATIVA | 190.5 | TREMIE 4500 | PILOTE 2 TORRE 4 | 2025-05-09 | 5/16/2025 12:00:00 AM | 7 | 31 | 23.5 | 76 |  | 24.067 | 3 | 75.806
B-19388 NATIVA | 190.5 | TREMIE 4500 | PILOTE 2 TORRE 4 | 2025-05-09 | 5/16/2025 12:00:00 AM | 7 | 31 | 23.8 | 77 |  | 24.067 | 3 | 76.774
B-19388 NATIVA | 190.5 | TREMIE 4500 | PILOTE 2 TORRE 4 | 2025-05-09 | 5/16/2025 12:00:00 AM | 7 | 31 | 24.9 | 80 |  | 24.067 | 3 | 80.323
B-19388 NATIVA | 190.5 | TREMIE 4500 | PILOTE 82 TORRE 5 | 2025-05-10 | 5/17/2025 12:00:00 AM | 7 | 31 | 24.5 | 79 |  | 23.567 | 3 | 79.032
B-19388 NATIVA | 190.5 | TREMIE 4500 | PILOTE 82 TORRE 5 | 2025-05-10 | 5/17/2025 12:00:00 AM | 7 | 31 | 22 | 71 |  | 23.567 | 3 | 70.968
B-19388 NATIVA | 190.5 | TREMIE 4500 | PILOTE 82 TORRE 5 | 2025-05-10 | 5/17/2025 12:00:00 AM | 7 | 31 | 24.2 | 78 |  | 23.567 | 3 | 78.065
B-19388 NATIVA | 190.5 | TREMIE 4500 | PILOTES 62 TORRE 4 Y 17 TORRE 5 | 2025-05-12 | 5/19/2025 12:00:00 AM | 7 | 31 | 23.2 | 75 |  | 24.033 | 3 | 74.839
B-19388 NATIVA | 190.5 | TREMIE 4500 | PILOTES 62 TORRE 4 Y 17 TORRE 5 | 2025-05-12 | 5/19/2025 12:00:00 AM | 7 | 31 | 24.3 | 78 |  | 24.033 | 3 | 78.387
B-19388 NATIVA | 190.5 | TREMIE 4500 | PILOTES 62 TORRE 4 Y 17 TORRE 5 | 2025-05-12 | 5/19/2025 12:00:00 AM | 7 | 31 | 24.6 | 79 |  | 24.033 | 3 | 79.355
B-19388 NATIVA | 190.5 | TREMIE 4500 | PILOTE 19 TORRE 4 | 2025-05-15 | 5/22/2025 12:00:00 AM | 7 | 31 | 22.7 | 73 |  | 21.8 | 3 | 73.226
B-19388 NATIVA | 190.5 | TREMIE 4500 | PILOTE 19 TORRE 4 | 2025-05-15 | 5/22/2025 12:00:00 AM | 7 | 31 | 21.4 | 69 |  | 21.8 | 3 | 69.032
B-19388 NATIVA | 190.5 | TREMIE 4500 | PILOTE 19 TORRE 4 | 2025-05-15 | 5/22/2025 12:00:00 AM | 7 | 31 | 21.3 | 69 |  | 21.8 | 3 | 68.71
B-19388 NATIVA | 190.5 | TREMIE 4500 | PILOTE 38 TORRE 4 | 2025-05-16 | 5/23/2025 12:00:00 AM | 7 | 31 | 24.5 | 79 |  | 22.933 | 3 | 79.032
B-19388 NATIVA | 190.5 | TREMIE 4500 | PILOTE 38 TORRE 4 | 2025-05-16 | 5/23/2025 12:00:00 AM | 7 | 31 | 26.1 | 84 |  | 22.933 | 3 | 84.194
B-19388 NATIVA | 190.5 | TREMIE 4500 | PILOTE 38 TORRE 4 | 2025-05-16 | 5/23/2025 12:00:00 AM | 7 | 31 | 18.2 | 59 |  | 22.933 | 3 | 58.71
B-19388 NATIVA | 190.5 | TREMIE 4500 | PILOTE 67 TORRE 5 | 2025-05-16 | 5/23/2025 12:00:00 AM | 7 | 31 | 27.6 | 89 |  | 26.5 | 3 | 89.032
B-19388 NATIVA | 190.5 | TREMIE 4500 | PILOTE 67 TORRE 5 | 2025-05-16 | 5/23/2025 12:00:00 AM | 7 | 31 | 26.9 | 87 |  | 26.5 | 3 | 86.774
B-19388 NATIVA | 190.5 | TREMIE 4500 | PILOTE 67 TORRE 5 | 2025-05-16 | 5/23/2025 12:00:00 AM | 7 | 31 | 25 | 80 |  | 26.5 | 3 | 80.645
B-19388 NATIVA | 190.5 | TREMIE 4500 | PILOTE 83 TORRE 5 | 2025-05-16 | 5/23/2025 12:00:00 AM | 7 | 31 | 21 | 68 |  | 22.2 | 3 | 67.742
B-19388 NATIVA | 190.5 | TREMIE 4500 | PILOTE 83 TORRE 5 | 2025-05-16 | 5/23/2025 12:00:00 AM | 7 | 31 | 22.7 | 73 |  | 22.2 | 3 | 73.226
B-19388 NATIVA | 190.5 | TREMIE 4500 | PILOTE 83 TORRE 5 | 2025-05-16 | 5/23/2025 12:00:00 AM | 7 | 31 | 22.9 | 74 |  | 22.2 | 3 | 73.871
B-19388 NATIVA | 190.5 | TREMIE 4500 | PILOTE 73 TORRE 5 | 2025-05-17 | 5/24/2025 12:00:00 AM | 7 | 31 | 23.1 | 74 |  | 23.667 | 3 | 74.516
B-19388 NATIVA | 190.5 | TREMIE 4500 | PILOTE 73 TORRE 5 | 2025-05-17 | 5/24/2025 12:00:00 AM | 7 | 31 | 24.2 | 78 |  | 23.667 | 3 | 78.065
B-19388 NATIVA | 190.5 | TREMIE 4500 | PILOTE 73 TORRE 5 | 2025-05-17 | 5/24/2025 12:00:00 AM | 7 | 31 | 23.7 | 76 |  | 23.667 | 3 | 76.452
B-19388 NATIVA | 190.5 | TREMIE 4500 | PILOTES 55 Y 90 TORRE 4 | 2025-05-19 | 5/26/2025 12:00:00 AM | 7 | 31 | 26.8 | 86 |  | 26.8 | 3 | 86.452
B-19388 NATIVA | 190.5 | TREMIE 4500 | PILOTES 55 Y 90 TORRE 4 | 2025-05-19 | 5/26/2025 12:00:00 AM | 7 | 31 | 26.3 | 85 |  | 26.8 | 3 | 84.839
B-19388 NATIVA | 190.5 | TREMIE 4500 | PILOTES 55 Y 90 TORRE 4 | 2025-05-19 | 5/26/2025 12:00:00 AM | 7 | 31 | 27.3 | 88 |  | 26.8 | 3 | 88.065
B-19388 NATIVA | 190.5 | TREMIE 4500 | PILOTE 19 TORRE 5 | 2025-05-21 | 5/28/2025 12:00:00 AM | 7 | 31 | 23.4 | 76 |  | 22.8 | 3 | 75.484
B-19388 NATIVA | 190.5 | TREMIE 4500 | PILOTE 19 TORRE 5 | 2025-05-21 | 5/28/2025 12:00:00 AM | 7 | 31 | 22.2 | 71 |  | 22.8 | 3 | 71.613
B-19388 NATIVA | 190.5 | TREMIE 4500 | PILOTE 19 TORRE 5 | 2025-05-21 | 5/28/2025 12:00:00 AM | 7 | 31 | 22.8 | 74 |  | 22.8 | 3 | 73.548
B-19388 NATIVA | 190.5 | TREMIE 4500 | PILOTE 7 TORRE 5 | 2025-05-21 | 5/28/2025 12:00:00 AM | 7 | 31 | 19.7 | 63 |  | 18.533 | 3 | 63.548
B-19388 NATIVA | 190.5 | TREMIE 4500 | PILOTE 7 TORRE 5 | 2025-05-21 | 5/28/2025 12:00:00 AM | 7 | 31 | 19.8 | 64 |  | 18.533 | 3 | 63.871
B-19388 NATIVA | 190.5 | TREMIE 4500 | PILOTE 7 TORRE 5 | 2025-05-21 | 5/28/2025 12:00:00 AM | 7 | 31 | 16.1 | 52 |  | 18.533 | 3 | 51.935
B-19388 NATIVA | 190.5 | TREMIE 4500 | PILOTE 35 TORRE 4 | 2025-05-22 | 5/29/2025 12:00:00 AM | 7 | 31 | 23.2 | 75 |  | 22.233 | 3 | 74.839
B-19388 NATIVA | 190.5 | TREMIE 4500 | PILOTE 35 TORRE 4 | 2025-05-22 | 5/29/2025 12:00:00 AM | 7 | 31 | 22.4 | 72 |  | 22.233 | 3 | 72.258
B-19388 NATIVA | 190.5 | TREMIE 4500 | PILOTE 35 TORRE 4 | 2025-05-22 | 5/29/2025 12:00:00 AM | 7 | 31 | 21.1 | 68 |  | 22.233 | 3 | 68.065
B-19388 NATIVA | 190.5 | TREMIE 4500 | PILOTES 60 TORRE 4 Y 75 TORRE 5 | 2025-05-22 | 5/29/2025 12:00:00 AM | 7 | 31 | 20.7 | 67 |  | 19.167 | 3 | 66.774
B-19388 NATIVA | 190.5 | TREMIE 4500 | PILOTES 60 TORRE 4 Y 75 TORRE 5 | 2025-05-22 | 5/29/2025 12:00:00 AM | 7 | 31 | 19.2 | 62 |  | 19.167 | 3 | 61.935
B-19388 NATIVA | 190.5 | TREMIE 4500 | PILOTES 60 TORRE 4 Y 75 TORRE 5 | 2025-05-22 | 5/29/2025 12:00:00 AM | 7 | 31 | 17.6 | 57 |  | 19.167 | 3 | 56.774
B-19388 NATIVA | 190.5 | TREMIE 4500 | PILOTES 10 TORRE 4 Y 69 TORRE 5 | 2025-05-23 | 5/30/2025 12:00:00 AM | 7 | 31 | 22.5 | 72 |  | 21.767 | 3 | 72.581
B-19388 NATIVA | 190.5 | TREMIE 4500 | PILOTES 10 TORRE 4 Y 69 TORRE 5 | 2025-05-23 | 5/30/2025 12:00:00 AM | 7 | 31 | 21.8 | 70 |  | 21.767 | 3 | 70.323
B-19388 NATIVA | 190.5 | TREMIE 4500 | PILOTES 10 TORRE 4 Y 69 TORRE 5 | 2025-05-23 | 5/30/2025 12:00:00 AM | 7 | 31 | 21 | 68 |  | 21.767 | 3 | 67.742
B-19388 NATIVA | 190.5 | TREMIE 4500 | PILOTES 14 TORRE 4 Y 27 TORRE 5 | 2025-05-23 | 5/30/2025 12:00:00 AM | 7 | 31 | 20.7 | 67 |  | 20.8 | 3 | 66.774
B-19388 NATIVA | 190.5 | TREMIE 4500 | PILOTES 14 TORRE 4 Y 27 TORRE 5 | 2025-05-23 | 5/30/2025 12:00:00 AM | 7 | 31 | 20.7 | 67 |  | 20.8 | 3 | 66.774
B-19388 NATIVA | 190.5 | TREMIE 4500 | PILOTES 14 TORRE 4 Y 27 TORRE 5 | 2025-05-23 | 5/30/2025 12:00:00 AM | 7 | 31 | 21 | 68 |  | 20.8 | 3 | 67.742
B-19388 NATIVA | 190.5 | TREMIE 4500 | PILOTE 30 TORRE 4 | 2025-05-26 | 6/2/2025 12:00:00 AM | 7 | 31 | 21 | 68 |  | 20.033 | 3 | 67.742
B-19388 NATIVA | 190.5 | TREMIE 4500 | PILOTE 30 TORRE 4 | 2025-05-26 | 6/2/2025 12:00:00 AM | 7 | 31 | 19.6 | 63 |  | 20.033 | 3 | 63.226
B-19388 NATIVA | 190.5 | TREMIE 4500 | PILOTE 30 TORRE 4 | 2025-05-26 | 6/2/2025 12:00:00 AM | 7 | 31 | 19.5 | 63 |  | 20.033 | 3 | 62.903
B-19388 NATIVA | 190.5 | TREMIE 4500 | PILOTE 56 TORRE 4 | 2025-05-26 | 6/2/2025 12:00:00 AM | 7 | 31 | 20 | 64 |  | 23 | 3 | 64.516
B-19388 NATIVA | 190.5 | TREMIE 4500 | PILOTE 56 TORRE 4 | 2025-05-26 | 6/2/2025 12:00:00 AM | 7 | 31 | 25.9 | 84 |  | 23 | 3 | 83.548
B-19388 NATIVA | 190.5 | TREMIE 4500 | PILOTE 56 TORRE 4 | 2025-05-26 | 6/2/2025 12:00:00 AM | 7 | 31 | 23.1 | 74 |  | 23 | 3 | 74.516
B-19388 NATIVA | 190.5 | TREMIE 4500 | PILOTES 73 TORRE 4 Y 48 TORRE 5 | 2025-05-28 | 6/4/2025 12:00:00 AM | 7 | 31 | 19.8 | 64 |  | 21.967 | 3 | 63.871
B-19388 NATIVA | 190.5 | TREMIE 4500 | PILOTES 73 TORRE 4 Y 48 TORRE 5 | 2025-05-28 | 6/4/2025 12:00:00 AM | 7 | 31 | 22.4 | 72 |  | 21.967 | 3 | 72.258
B-19388 NATIVA | 190.5 | TREMIE 4500 | PILOTES 73 TORRE 4 Y 48 TORRE 5 | 2025-05-28 | 6/4/2025 12:00:00 AM | 7 | 31 | 23.7 | 76 |  | 21.967 | 3 | 76.452
B-19388 NATIVA | 190.5 | TREMIE 4500 | PILOTE 52 TORRE 5 | 2025-05-28 | 6/4/2025 12:00:00 AM | 7 | 31 | 23 | 74 |  | 20.633 | 3 | 74.194
B-19388 NATIVA | 190.5 | TREMIE 4500 | PILOTE 52 TORRE 5 | 2025-05-28 | 6/4/2025 12:00:00 AM | 7 | 31 | 20.1 | 65 |  | 20.633 | 3 | 64.839
B-19388 NATIVA | 190.5 | TREMIE 4500 | PILOTE 52 TORRE 5 | 2025-05-28 | 6/4/2025 12:00:00 AM | 7 | 31 | 18.8 | 61 |  | 20.633 | 3 | 60.645
B-19388 NATIVA | 190.5 | TREMIE 4500 | PILOTE 92 TORRE 5 | 2025-05-30 | 6/6/2025 12:00:00 AM | 7 | 31 | 18.2 | 59 |  | 17.667 | 3 | 58.71
B-19388 NATIVA | 190.5 | TREMIE 4500 | PILOTE 92 TORRE 5 | 2025-05-30 | 6/6/2025 12:00:00 AM | 7 | 31 | 16.9 | 55 |  | 17.667 | 3 | 54.516
B-19388 NATIVA | 190.5 | TREMIE 4500 | PILOTE 92 TORRE 5 | 2025-05-30 | 6/6/2025 12:00:00 AM | 7 | 31 | 17.9 | 58 |  | 17.667 | 3 | 57.742
B-19388 NATIVA | 190.5 | TREMIE 4500 | PILOTE 50 TORRE 4 | 2025-05-29 | 6/5/2025 12:00:00 AM | 7 | 31 | 23.4 | 76 |  | 22.367 | 3 | 75.484
B-19388 NATIVA | 190.5 | TREMIE 4500 | PILOTE 50 TORRE 4 | 2025-05-29 | 6/5/2025 12:00:00 AM | 7 | 31 | 20.4 | 66 |  | 22.367 | 3 | 65.806
B-19388 NATIVA | 190.5 | TREMIE 4500 | PILOTE 50 TORRE 4 | 2025-05-29 | 6/5/2025 12:00:00 AM | 7 | 31 | 23.3 | 75 |  | 22.367 | 3 | 75.161
B-19388 NATIVA | 190.5 | TREMIE 4500 | PILOTES 41 TORRE 4 Y 56 TORRE 5 | 2025-05-29 | 6/5/2025 12:00:00 AM | 7 | 31 | 25.1 | 81 |  | 23.2 | 3 | 80.968
B-19388 NATIVA | 190.5 | TREMIE 4500 | PILOTES 41 TORRE 4 Y 56 TORRE 5 | 2025-05-29 | 6/5/2025 12:00:00 AM | 7 | 31 | 22.1 | 71 |  | 23.2 | 3 | 71.29
B-19388 NATIVA | 190.5 | TREMIE 4500 | PILOTES 41 TORRE 4 Y 56 TORRE 5 | 2025-05-29 | 6/5/2025 12:00:00 AM | 7 | 31 | 22.4 | 72 |  | 23.2 | 3 | 72.258
B-19388 NATIVA | 190.5 | TREMIE 4500 | PILOTES 12-29 TORRE 4 | 2025-05-30 | 6/6/2025 12:00:00 AM | 7 | 31 | 25.6 | 83 |  | 21.367 | 3 | 82.581
B-19388 NATIVA | 190.5 | TREMIE 4500 | PILOTES 12-29 TORRE 4 | 2025-05-30 | 6/6/2025 12:00:00 AM | 7 | 31 | 18.3 | 59 |  | 21.367 | 3 | 59.032
B-19388 NATIVA | 190.5 | TREMIE 4500 | PILOTES 12-29 TORRE 4 | 2025-05-30 | 6/6/2025 12:00:00 AM | 7 | 31 | 20.2 | 65 |  | 21.367 | 3 | 65.161
B-19388 NATIVA | 190.5 | TREMIE 4500 | PILOTE 45 TORRE 4 | 2025-05-31 | 6/7/2025 12:00:00 AM | 7 | 31 | 22.9 | 74 |  | 20.833 | 3 | 73.871
B-19388 NATIVA | 190.5 | TREMIE 4500 | PILOTE 45 TORRE 4 | 2025-05-31 | 6/7/2025 12:00:00 AM | 7 | 31 | 19.3 | 62 |  | 20.833 | 3 | 62.258
B-19388 NATIVA | 190.5 | TREMIE 4500 | PILOTE 45 TORRE 4 | 2025-05-31 | 6/7/2025 12:00:00 AM | 7 | 31 | 20.3 | 66 |  | 20.833 | 3 | 65.484
B-19388 NATIVA | 190.5 | TREMIE 4500 | PILOTES 85 TORRE 4 Y 71 TORRE 5 | 2025-06-05 | 6/12/2025 12:00:00 AM | 7 | 31 | 22.9 | 74 |  | 24.133 | 3 | 73.871
B-19388 NATIVA | 190.5 | TREMIE 4500 | PILOTES 85 TORRE 4 Y 71 TORRE 5 | 2025-06-05 | 6/12/2025 12:00:00 AM | 7 | 31 | 25.9 | 83 |  | 24.133 | 3 | 83.548
B-19388 NATIVA | 190.5 | TREMIE 4500 | PILOTES 85 TORRE 4 Y 71 TORRE 5 | 2025-06-05 | 6/12/2025 12:00:00 AM | 7 | 31 | 23.6 | 76 |  | 24.133 | 3 | 76.129
B-19388 NATIVA | 190.5 | TREMIE 4500 | PILOTES 8 TORRE 4 Y 50 TORRE 5 | 2025-06-06 | 6/13/2025 12:00:00 AM | 7 | 31 | 21.2 | 68 |  | 20.3 | 3 | 68.387
B-19388 NATIVA | 190.5 | TREMIE 4500 | PILOTES 8 TORRE 4 Y 50 TORRE 5 | 2025-06-06 | 6/13/2025 12:00:00 AM | 7 | 31 | 21.4 | 69 |  | 20.3 | 3 | 69.032
B-19388 NATIVA | 190.5 | TREMIE 4500 | PILOTES 8 TORRE 4 Y 50 TORRE 5 | 2025-06-06 | 6/13/2025 12:00:00 AM | 7 | 31 | 18.3 | 59 |  | 20.3 | 3 | 59.032
B-19388 NATIVA | 190.5 | TREMIE 4500 | PILOTES 47 TORRE 4 Y 68 TORRE 5 | 2025-06-06 | 6/13/2025 12:00:00 AM | 7 | 31 | 21.9 | 71 |  | 20.767 | 3 | 70.645
B-19388 NATIVA | 190.5 | TREMIE 4500 | PILOTES 47 TORRE 4 Y 68 TORRE 5 | 2025-06-06 | 6/13/2025 12:00:00 AM | 7 | 31 | 19.7 | 64 |  | 20.767 | 3 | 63.548
B-19388 NATIVA | 190.5 | TREMIE 4500 | PILOTES 47 TORRE 4 Y 68 TORRE 5 | 2025-06-06 | 6/13/2025 12:00:00 AM | 7 | 31 | 20.7 | 67 |  | 20.767 | 3 | 66.774
B-19388 NATIVA | 190.5 | TREMIE 4500 | PILOTE 27 TORRE 4 | 2025-06-07 | 6/14/2025 12:00:00 AM | 7 | 31 | 21.5 | 69 |  | 20.2 | 3 | 69.355
B-19388 NATIVA | 190.5 | TREMIE 4500 | PILOTE 27 TORRE 4 | 2025-06-07 | 6/14/2025 12:00:00 AM | 7 | 31 | 19 | 61 |  | 20.2 | 3 | 61.29
B-19388 NATIVA | 190.5 | TREMIE 4500 | PILOTE 27 TORRE 4 | 2025-06-07 | 6/14/2025 12:00:00 AM | 7 | 31 | 20.1 | 65 |  | 20.2 | 3 | 64.839
B-19388 NATIVA | 190.5 | TREMIE 4500 | PILOTES 1-42 TORRE 5 | 2025-06-09 | 6/16/2025 12:00:00 AM | 7 | 31 | 20.3 | 66 |  | 22.7 | 3 | 65.484
B-19388 NATIVA | 190.5 | TREMIE 4500 | PILOTES 1-42 TORRE 5 | 2025-06-09 | 6/16/2025 12:00:00 AM | 7 | 31 | 25.3 | 82 |  | 22.7 | 3 | 81.613
B-19388 NATIVA | 190.5 | TREMIE 4500 | PILOTES 1-42 TORRE 5 | 2025-06-09 | 6/16/2025 12:00:00 AM | 7 | 31 | 22.5 | 73 |  | 22.7 | 3 | 72.581
B-19388 NATIVA | 190.5 | TREMIE 4500 | PILOTE 17 TORRE 4 | 2025-06-10 | 6/17/2025 12:00:00 AM | 7 | 31 | 24.3 | 78 |  | 25.233 | 3 | 78.387
B-19388 NATIVA | 190.5 | TREMIE 4500 | PILOTE 17 TORRE 4 | 2025-06-10 | 6/17/2025 12:00:00 AM | 7 | 31 | 25.8 | 83 |  | 25.233 | 3 | 83.226
B-19388 NATIVA | 190.5 | TREMIE 4500 | PILOTE 17 TORRE 4 | 2025-06-10 | 6/17/2025 12:00:00 AM | 7 | 31 | 25.6 | 82 |  | 25.233 | 3 | 82.581
B-19388 NATIVA | 190.5 | TREMIE 4500 | PILOTES 6 TORRE 4 Y 11 TORRE 5 | 2025-06-10 | 6/17/2025 12:00:00 AM | 7 | 31 | 25.6 | 83 |  | 25.267 | 3 | 82.581
B-19388 NATIVA | 190.5 | TREMIE 4500 | PILOTES 6 TORRE 4 Y 11 TORRE 5 | 2025-06-10 | 6/17/2025 12:00:00 AM | 7 | 31 | 24.4 | 78 |  | 25.267 | 3 | 78.71
B-19388 NATIVA | 190.5 | TREMIE 4500 | PILOTES 6 TORRE 4 Y 11 TORRE 5 | 2025-06-10 | 6/17/2025 12:00:00 AM | 7 | 31 | 25.8 | 83 |  | 25.267 | 3 | 83.226
B-19388 NATIVA | 190.5 | TREMIE 4500 | PILOTES 59-65 TORRE 5 | 2025-06-11 | 6/18/2025 12:00:00 AM | 7 | 31 | 16.5 | 53 |  | 17.567 | 3 | 53.226
B-19388 NATIVA | 190.5 | TREMIE 4500 | PILOTES 59-65 TORRE 5 | 2025-06-11 | 6/18/2025 12:00:00 AM | 7 | 31 | 16.5 | 53 |  | 17.567 | 3 | 53.226
B-19388 NATIVA | 190.5 | TREMIE 4500 | PILOTES 59-65 TORRE 5 | 2025-06-11 | 6/18/2025 12:00:00 AM | 7 | 31 | 19.7 | 64 |  | 17.567 | 3 | 63.548
B-19388 NATIVA | 190.5 | TREMIE 4500 | PILOTE 79 TORRE 4 | 2025-06-11 | 6/18/2025 12:00:00 AM | 7 | 31 | 23.2 | 75 |  | 19.6 | 3 | 74.839
B-19388 NATIVA | 190.5 | TREMIE 4500 | PILOTE 79 TORRE 4 | 2025-06-11 | 6/18/2025 12:00:00 AM | 7 | 31 | 17.7 | 57 |  | 19.6 | 3 | 57.097
B-19388 NATIVA | 190.5 | TREMIE 4500 | PILOTE 79 TORRE 4 | 2025-06-11 | 6/18/2025 12:00:00 AM | 7 | 31 | 17.9 | 58 |  | 19.6 | 3 | 57.742
B-19388 NATIVA | 190.5 | TREMIE 4500 | PILOTES 71 TORRE 4 Y 23 TORRE 5 | 2025-06-12 | 6/19/2025 12:00:00 AM | 7 | 31 | 39.3 | 127 |  | 31.367 | 3 | 126.774
B-19388 NATIVA | 190.5 | TREMIE 4500 | PILOTES 71 TORRE 4 Y 23 TORRE 5 | 2025-06-12 | 6/19/2025 12:00:00 AM | 7 | 31 | 26.5 | 85 |  | 31.367 | 3 | 85.484
B-19388 NATIVA | 190.5 | TREMIE 4500 | PILOTES 71 TORRE 4 Y 23 TORRE 5 | 2025-06-12 | 6/19/2025 12:00:00 AM | 7 | 31 | 28.3 | 91 |  | 31.367 | 3 | 91.29
B-19388 NATIVA | 190.5 | TREMIE 4500 | PILOTES 78 TORRE 4 Y 34 TORRE 5 | 2025-06-13 | 6/20/2025 12:00:00 AM | 7 | 31 | 25.4 | 82 |  | 24.333 | 3 | 81.935
B-19388 NATIVA | 190.5 | TREMIE 4500 | PILOTES 78 TORRE 4 Y 34 TORRE 5 | 2025-06-13 | 6/20/2025 12:00:00 AM | 7 | 31 | 23.5 | 76 |  | 24.333 | 3 | 75.806
B-19388 NATIVA | 190.5 | TREMIE 4500 | PILOTES 78 TORRE 4 Y 34 TORRE 5 | 2025-06-13 | 6/20/2025 12:00:00 AM | 7 | 31 | 24.1 | 78 |  | 24.333 | 3 | 77.742
B-19388 NATIVA | 190.5 | TREMIE 4500 | PILOTE 20 TORRE 5 | 2025-06-14 | 6/21/2025 12:00:00 AM | 7 | 31 | 20.3 | 66 |  | 20.467 | 3 | 65.484
B-19388 NATIVA | 190.5 | TREMIE 4500 | PILOTE 20 TORRE 5 | 2025-06-14 | 6/21/2025 12:00:00 AM | 7 | 31 | 21.7 | 70 |  | 20.467 | 3 | 70
B-19388 NATIVA | 190.5 | TREMIE 4500 | PILOTE 20 TORRE 5 | 2025-06-14 | 6/21/2025 12:00:00 AM | 7 | 31 | 19.4 | 62 |  | 20.467 | 3 | 62.581
B-19388 NATIVA | 190.5 | TREMIE 4500 | PILOTE 92 TORRE 4 | 2025-06-16 | 6/23/2025 12:00:00 AM | 7 | 31 | 23.3 | 75 |  | 23.7 | 3 | 75.161
B-19388 NATIVA | 190.5 | TREMIE 4500 | PILOTE 92 TORRE 4 | 2025-06-16 | 6/23/2025 12:00:00 AM | 7 | 31 | 23.8 | 77 |  | 23.7 | 3 | 76.774
B-19388 NATIVA | 190.5 | TREMIE 4500 | PILOTE 92 TORRE 4 | 2025-06-16 | 6/23/2025 12:00:00 AM | 7 | 31 | 24 | 78 |  | 23.7 | 3 | 77.419
B-19388 NATIVA | 190.5 | TREMIE 4500 | PILOTES 66-41 TORRE 5 | 2025-06-24 | 7/1/2025 12:00:00 AM | 7 | 31 | 23.2 | 75 |  | 24.7 | 3 | 74.839
B-19388 NATIVA | 190.5 | TREMIE 4500 | PILOTES 66-41 TORRE 5 | 2025-06-24 | 7/1/2025 12:00:00 AM | 7 | 31 | 28.3 | 91 |  | 24.7 | 3 | 91.29
B-19388 NATIVA | 190.5 | TREMIE 4500 | PILOTES 66-41 TORRE 5 | 2025-06-24 | 7/1/2025 12:00:00 AM | 7 | 31 | 22.6 | 73 |  | 24.7 | 3 | 72.903
B-19388 NATIVA | 190.5 | TREMIE 4500 | PILOTE 31 TORRE 4 | 2025-06-13 | 6/20/2025 12:00:00 AM | 7 | 31 | 24.8 | 80 |  | 24 | 3 | 80
B-19388 NATIVA | 190.5 | TREMIE 4500 | PILOTE 31 TORRE 4 | 2025-06-13 | 6/20/2025 12:00:00 AM | 7 | 31 | 24.6 | 79 |  | 24 | 3 | 79.355
B-19388 NATIVA | 190.5 | TREMIE 4500 | PILOTE 31 TORRE 4 | 2025-06-13 | 6/20/2025 12:00:00 AM | 7 | 31 | 22.6 | 73 |  | 24 | 3 | 72.903
B-19388 NATIVA | 190.5 | TREMIE 4500 | PILOTES 70 TORRE 5 Y 88 TORRE 4 | 2025-06-20 | 6/27/2025 12:00:00 AM | 7 | 31 | 30.3 | 98 |  | 30.667 | 3 | 97.742
B-19388 NATIVA | 190.5 | TREMIE 4500 | PILOTES 70 TORRE 5 Y 88 TORRE 4 | 2025-06-20 | 6/27/2025 12:00:00 AM | 7 | 31 | 30 | 97 |  | 30.667 | 3 | 96.774
B-19388 NATIVA | 190.5 | TREMIE 4500 | PILOTES 70 TORRE 5 Y 88 TORRE 4 | 2025-06-20 | 6/27/2025 12:00:00 AM | 7 | 31 | 31.7 | 102 |  | 30.667 | 3 | 102.258
B-19388 NATIVA | 190.5 | TREMIE 4500 | PILOTE 22 TORRE 5 | 2025-06-25 | 7/2/2025 12:00:00 AM | 7 | 31 | 29.9 | 96 |  | 29.267 | 3 | 96.452
B-19388 NATIVA | 190.5 | TREMIE 4500 | PILOTE 22 TORRE 5 | 2025-06-25 | 7/2/2025 12:00:00 AM | 7 | 31 | 29.4 | 95 |  | 29.267 | 3 | 94.839
B-19388 NATIVA | 190.5 | TREMIE 4500 | PILOTE 22 TORRE 5 | 2025-06-25 | 7/2/2025 12:00:00 AM | 7 | 31 | 28.5 | 92 |  | 29.267 | 3 | 91.935
B-19388 NATIVA | 190.5 | TREMIE 4500 | PILOTE 30 TORRE 5 | 2025-06-26 | 7/3/2025 12:00:00 AM | 7 | 31 | 34.3 | 111 |  | 30.033 | 3 | 110.645
B-19388 NATIVA | 190.5 | TREMIE 4500 | PILOTE 30 TORRE 5 | 2025-06-26 | 7/3/2025 12:00:00 AM | 7 | 31 | 29.2 | 94 |  | 30.033 | 3 | 94.194
B-19388 NATIVA | 190.5 | TREMIE 4500 | PILOTE 30 TORRE 5 | 2025-06-26 | 7/3/2025 12:00:00 AM | 7 | 31 | 26.6 | 86 |  | 30.033 | 3 | 85.806
B-19388 NATIVA | 190.5 | TREMIE 4500 | PILOTE 81 TORRE 5 | 2025-06-28 | 7/5/2025 12:00:00 AM | 7 | 31 | 22.6 | 73 |  | 25.133 | 6 | 72.903
B-19388 NATIVA | 190.5 | TREMIE 4500 | PILOTE 81 TORRE 5 | 2025-06-28 | 7/5/2025 12:00:00 AM | 7 | 31 | 19.2 | 62 |  | 25.133 | 6 | 61.935
B-19388 NATIVA | 190.5 | TREMIE 4500 | PILOTE 81 TORRE 5 | 2025-06-28 | 7/5/2025 12:00:00 AM | 7 | 31 | 19.3 | 62 |  | 25.133 | 6 | 62.258
B-19388 NATIVA | 190.5 | TREMIE 4500 | PILOTES 35-49 TORRE 5 | 2025-07-03 | 7/10/2025 12:00:00 AM | 7 | 31 | 28.4 | 92 |  | 27.533 | 3 | 91.613
B-19388 NATIVA | 190.5 | TREMIE 4500 | PILOTES 35-49 TORRE 5 | 2025-07-03 | 7/10/2025 12:00:00 AM | 7 | 31 | 30.8 | 99 |  | 27.533 | 3 | 99.355
B-19388 NATIVA | 190.5 | TREMIE 4500 | PILOTES 35-49 TORRE 5 | 2025-07-03 | 7/10/2025 12:00:00 AM | 7 | 31 | 23.4 | 75 |  | 27.533 | 3 | 75.484
B-19388 NATIVA | 190.5 | TREMIE 4500 | PILOTE 44 TORRE 5 | 2025-07-02 | 7/9/2025 12:00:00 AM | 7 | 31 | 25.7 | 83 |  | 27.433 | 3 | 82.903
B-19388 NATIVA | 190.5 | TREMIE 4500 | PILOTE 44 TORRE 5 | 2025-07-02 | 7/9/2025 12:00:00 AM | 7 | 31 | 28.3 | 91 |  | 27.433 | 3 | 91.29
B-19388 NATIVA | 190.5 | TREMIE 4500 | PILOTE 44 TORRE 5 | 2025-07-02 | 7/9/2025 12:00:00 AM | 7 | 31 | 28.3 | 91 |  | 27.433 | 3 | 91.29
B-19388 NATIVA | 190.5 | TREMIE 4500 | PILOTE 74 TORRE 5 | 2025-07-04 | 7/11/2025 12:00:00 AM | 7 | 31 | 22.1 | 71 |  | 25.033 | 3 | 71.29
B-19388 NATIVA | 190.5 | TREMIE 4500 | PILOTE 74 TORRE 5 | 2025-07-04 | 7/11/2025 12:00:00 AM | 7 | 31 | 26.8 | 86 |  | 25.033 | 3 | 86.452
B-19388 NATIVA | 190.5 | TREMIE 4500 | PILOTE 74 TORRE 5 | 2025-07-04 | 7/11/2025 12:00:00 AM | 7 | 31 | 26.2 | 85 |  | 25.033 | 3 | 84.516
B-19388 NATIVA | 190.5 | TREMIE 4500 | PILOTE 26 TORRE 5 | 2025-07-05 | 7/12/2025 12:00:00 AM | 7 | 31 | 30.4 | 98 |  | 28.167 | 3 | 98.065
B-19388 NATIVA | 190.5 | TREMIE 4500 | PILOTE 26 TORRE 5 | 2025-07-05 | 7/12/2025 12:00:00 AM | 7 | 31 | 28.6 | 92 |  | 28.167 | 3 | 92.258
B-19388 NATIVA | 190.5 | TREMIE 4500 | PILOTE 26 TORRE 5 | 2025-07-05 | 7/12/2025 12:00:00 AM | 7 | 31 | 25.5 | 82 |  | 28.167 | 3 | 82.258
B-19388 NATIVA | 190.5 | TREMIE 4500 | PILOTE 5 TORRE 5 | 2025-07-07 | 7/14/2025 12:00:00 AM | 7 | 31 | 25.9 | 83 |  | 24.433 | 3 | 83.548
B-19388 NATIVA | 190.5 | TREMIE 4500 | PILOTE 5 TORRE 5 | 2025-07-07 | 7/14/2025 12:00:00 AM | 7 | 31 | 25.5 | 82 |  | 24.433 | 3 | 82.258
B-19388 NATIVA | 190.5 | TREMIE 4500 | PILOTE 5 TORRE 5 | 2025-07-07 | 7/14/2025 12:00:00 AM | 7 | 31 | 21.9 | 71 |  | 24.433 | 3 | 70.645
B-19388 NATIVA | 190.5 | TREMIE 4500 | PILOTES 31-61 TORRE 5 | 2025-07-09 | 7/16/2025 12:00:00 AM | 7 | 31 | 20.4 | 66 |  | 23.067 | 3 | 65.806
B-19388 NATIVA | 190.5 | TREMIE 4500 | PILOTES 31-61 TORRE 5 | 2025-07-09 | 7/16/2025 12:00:00 AM | 7 | 31 | 25.8 | 83 |  | 23.067 | 3 | 83.226
B-19388 NATIVA | 190.5 | TREMIE 4500 | PILOTES 31-61 TORRE 5 | 2025-07-09 | 7/16/2025 12:00:00 AM | 7 | 31 | 23 | 74 |  | 23.067 | 3 | 74.194
B-19388 NATIVA | 190.5 | TREMIE 4500 | ILOTE 78 TORRE 5 | 2025-07-10 | 7/17/2025 12:00:00 AM | 7 | 31 | 22.7 | 73 |  | 22.4 | 3 | 73.226
B-19388 NATIVA | 190.5 | TREMIE 4500 | ILOTE 78 TORRE 5 | 2025-07-10 | 7/17/2025 12:00:00 AM | 7 | 31 | 19.2 | 62 |  | 22.4 | 3 | 61.935
B-19388 NATIVA | 190.5 | TREMIE 4500 | ILOTE 78 TORRE 5 | 2025-07-10 | 7/17/2025 12:00:00 AM | 7 | 31 | 25.3 | 81 |  | 22.4 | 3 | 81.613
B-19388 NATIVA | 191 | IND. MURO 4000 GF | CIMENTACION EJES (1-3) (A-J) TORRE 4 | 2025-08-05 | 8/12/2025 12:00:00 AM | 7 | 28 | 27.7 | 99 |  | 28.033 | 3 | 98.929
B-19388 NATIVA | 191 | IND. MURO 4000 GF | CIMENTACION EJES (1-3) (A-J) TORRE 4 | 2025-08-05 | 8/12/2025 12:00:00 AM | 7 | 28 | 27.5 | 98 |  | 28.033 | 3 | 98.214
B-19388 NATIVA | 191 | IND. MURO 4000 GF | CIMENTACION EJES (1-3) (A-J) TORRE 4 | 2025-08-05 | 8/12/2025 12:00:00 AM | 7 | 28 | 28.9 | 103 |  | 28.033 | 3 | 103.214
B-19388 NATIVA | 191 | IND. MURO 4000 GF | CIMENTACION EJES (3-5) (A-J) TORRE 4 | 2025-08-05 | 8/12/2025 12:00:00 AM | 7 | 28 | 32.2 | 115 |  | 31.733 | 3 | 115
B-19388 NATIVA | 191 | IND. MURO 4000 GF | CIMENTACION EJES (3-5) (A-J) TORRE 4 | 2025-08-05 | 8/12/2025 12:00:00 AM | 7 | 28 | 28.8 | 103 |  | 31.733 | 3 | 102.857
B-19388 NATIVA | 191 | IND. MURO 4000 GF | CIMENTACION EJES (3-5) (A-J) TORRE 4 | 2025-08-05 | 8/12/2025 12:00:00 AM | 7 | 28 | 34.2 | 122 |  | 31.733 | 3 | 122.143
B-19388 NATIVA | 191 | IND. MURO 4000 GF | CIMENTACION EJES (5-7) (A-J) TORRE 4 | 2025-08-13 | 8/20/2025 12:00:00 AM | 7 | 28 | 22 | 78 |  | 23.717 | 6 | 78.571
B-19388 NATIVA | 191 | IND. MURO 4000 GF | CIMENTACION EJES (5-7) (A-J) TORRE 4 | 2025-08-13 | 8/20/2025 12:00:00 AM | 7 | 28 | 24.6 | 88 |  | 23.717 | 6 | 87.857
B-19388 NATIVA | 191 | IND. MURO 4000 GF | CIMENTACION EJES (5-7) (A-J) TORRE 4 | 2025-08-13 | 8/20/2025 12:00:00 AM | 7 | 28 | 21.3 | 76 |  | 23.717 | 6 | 76.071
B-19388 NATIVA | 191 | IND. MURO 4000 GF | CIMENTACION EJES (5-7) (A-J) TORRE 4 | 2025-08-13 | 8/20/2025 12:00:00 AM | 7 | 28 | 24.8 | 88 |  | 23.717 | 6 | 88.571
B-19388 NATIVA | 191 | IND. MURO 4000 GF | CIMENTACION EJES (5-7) (A-J) TORRE 4 | 2025-08-13 | 8/20/2025 12:00:00 AM | 7 | 28 | 25.3 | 90 |  | 23.717 | 6 | 90.357
B-19388 NATIVA | 191 | IND. MURO 4000 GF | CIMENTACION EJES (5-7) (A-J) TORRE 4 | 2025-08-13 | 8/20/2025 12:00:00 AM | 7 | 28 | 24.3 | 87 |  | 23.717 | 6 | 86.786
B-19388 NATIVA | 191 | CONVENCIONAL 4000 GC | BASE TORRE GRUA | 2025-08-15 | 8/22/2025 12:00:00 AM | 7 | 28 | 27.2 | 97 |  | 25.967 | 3 | 97.143
B-19388 NATIVA | 191 | CONVENCIONAL 4000 GC | BASE TORRE GRUA | 2025-08-15 | 8/22/2025 12:00:00 AM | 7 | 28 | 26 | 93 |  | 25.967 | 3 | 92.857
B-19388 NATIVA | 191 | CONVENCIONAL 4000 GC | BASE TORRE GRUA | 2025-08-15 | 8/22/2025 12:00:00 AM | 7 | 28 | 24.7 | 88 |  | 25.967 | 3 | 88.214
B-19388 NATIVA | 190.5 | IND. MURO 4000 GF | CIMENTACION EJES (10-11) (A-J) TORRE 4 | 2025-08-21 | 8/28/2025 12:00:00 AM | 7 | 28 | 34.6 | 123 |  | 31.533 | 3 | 123.571
B-19388 NATIVA | 190.5 | IND. MURO 4000 GF | CIMENTACION EJES (10-11) (A-J) TORRE 4 | 2025-08-21 | 8/28/2025 12:00:00 AM | 7 | 28 | 28.9 | 103 |  | 31.533 | 3 | 103.214
B-19388 NATIVA | 190.5 | IND. MURO 4000 GF | CIMENTACION EJES (10-11) (A-J) TORRE 4 | 2025-08-21 | 8/28/2025 12:00:00 AM | 7 | 28 | 31.1 | 111 |  | 31.533 | 3 | 111.071
B-19388 NATIVA | 190.5 | IND. MURO 4000 GF | CIMENTACION EJES (11-12) (A-J) TORRE 4 | 2025-08-21 | 8/28/2025 12:00:00 AM | 7 | 28 | 28.7 | 103 |  | 28.933 | 3 | 102.5
B-19388 NATIVA | 190.5 | IND. MURO 4000 GF | CIMENTACION EJES (11-12) (A-J) TORRE 4 | 2025-08-21 | 8/28/2025 12:00:00 AM | 7 | 28 | 31.5 | 112 |  | 28.933 | 3 | 112.5
B-19388 NATIVA | 190.5 | IND. MURO 4000 GF | CIMENTACION EJES (11-12) (A-J) TORRE 4 | 2025-08-21 | 8/28/2025 12:00:00 AM | 7 | 28 | 26.6 | 95 |  | 28.933 | 3 | 95
B-19388 NATIVA | 191 | IND. MURO 4000 GF | PLACA PISO 1 EJES (1-9)(A-J) TORRE 4 | 2025-08-26 | 9/2/2025 12:00:00 AM | 7 | 28 | 29.3 | 104 | PLACA | 29.1 | 3 | 104.643
B-19388 NATIVA | 191 | IND. MURO 4000 GF | PLACA PISO 1 EJES (1-9)(A-J) TORRE 4 | 2025-08-26 | 9/2/2025 12:00:00 AM | 7 | 28 | 30.2 | 108 | PLACA | 29.1 | 3 | 107.857
B-19388 NATIVA | 191 | IND. MURO 4000 GF | PLACA PISO 1 EJES (1-9)(A-J) TORRE 4 | 2025-08-26 | 9/2/2025 12:00:00 AM | 7 | 28 | 27.8 | 99 | PLACA | 29.1 | 3 | 99.286
B-19388 NATIVA | 191 | IND. MURO 4000 GF | PLACA PISO 1 EJES (9-12)(A-J) TORRE 4 | 2025-09-04 | 9/11/2025 12:00:00 AM | 7 | 28 | 25 | 89 | PLACA | 27.4 | 3 | 89.286
B-19388 NATIVA | 191 | IND. MURO 4000 GF | PLACA PISO 1 EJES (9-12)(A-J) TORRE 4 | 2025-09-04 | 9/11/2025 12:00:00 AM | 7 | 28 | 26.3 | 94 | PLACA | 27.4 | 3 | 93.929
B-19388 NATIVA | 191 | IND. MURO 4000 GF | PLACA PISO 1 EJES (9-12)(A-J) TORRE 4 | 2025-09-04 | 9/11/2025 12:00:00 AM | 7 | 28 | 30.9 | 110 | PLACA | 27.4 | 3 | 110.357
B-19388 NATIVA | 191 | IND. MURO 4000 GF | CIMENTACION EJES (16-21) (A-J) TORRE 4 | 2025-09-04 | 9/11/2025 12:00:00 AM | 7 | 28 | 30.8 | 110 |  | 29.3 | 3 | 110
B-19388 NATIVA | 191 | IND. MURO 4000 GF | CIMENTACION EJES (16-21) (A-J) TORRE 4 | 2025-09-04 | 9/11/2025 12:00:00 AM | 7 | 28 | 27.7 | 99 |  | 29.3 | 3 | 98.929
B-19388 NATIVA | 191 | IND. MURO 4000 GF | CIMENTACION EJES (16-21) (A-J) TORRE 4 | 2025-09-04 | 9/11/2025 12:00:00 AM | 7 | 28 | 29.4 | 105 |  | 29.3 | 3 | 105
B-19388 NATIVA | 191 | IND. MURO 4000 GF | CIMENTACION EJES (6-8) (A-J) TORRE 5 | 2025-09-25 | 10/2/2025 12:00:00 AM | 7 | 28 | 30.1 | 108 |  | 26.167 | 3 | 107.5
B-19388 NATIVA | 191 | IND. MURO 4000 GF | CIMENTACION EJES (6-8) (A-J) TORRE 5 | 2025-09-25 | 10/2/2025 12:00:00 AM | 7 | 28 | 25.1 | 90 |  | 26.167 | 3 | 89.643
B-19388 NATIVA | 191 | IND. MURO 4000 GF | CIMENTACION EJES (6-8) (A-J) TORRE 5 | 2025-09-25 | 10/2/2025 12:00:00 AM | 7 | 28 | 23.3 | 83 |  | 26.167 | 3 | 83.214
B-19388 NATIVA | 191 | IND. MURO 4000 GF | CIMENTACION EJES (8-9) (A-J) TORRE 5 | 2025-09-25 | 10/2/2025 12:00:00 AM | 7 | 28 | 25.6 | 91 |  | 25.767 | 3 | 91.429
B-19388 NATIVA | 191 | IND. MURO 4000 GF | CIMENTACION EJES (8-9) (A-J) TORRE 5 | 2025-09-25 | 10/2/2025 12:00:00 AM | 7 | 28 | 22.3 | 79 |  | 25.767 | 3 | 79.643
B-19388 NATIVA | 191 | IND. MURO 4000 GF | CIMENTACION EJES (8-9) (A-J) TORRE 5 | 2025-09-25 | 10/2/2025 12:00:00 AM | 7 | 28 | 29.4 | 105 |  | 25.767 | 3 | 105
B-19388 NATIVA | 191 | CONVENCIONAL 4000 GC | CIMENTACION EJES (4-5)(E-B) COMUNAL 3 | 2025-09-26 | 10/3/2025 12:00:00 AM | 7 | 28 | 20.2 | 72 |  | 24.033 | 3 | 72.143
B-19388 NATIVA | 191 | CONVENCIONAL 4000 GC | CIMENTACION EJES (4-5)(E-B) COMUNAL 3 | 2025-09-26 | 10/3/2025 12:00:00 AM | 7 | 28 | 26.5 | 94 |  | 24.033 | 3 | 94.643
B-19388 NATIVA | 191 | CONVENCIONAL 4000 GC | CIMENTACION EJES (4-5)(E-B) COMUNAL 3 | 2025-09-26 | 10/3/2025 12:00:00 AM | 7 | 28 | 25.4 | 91 |  | 24.033 | 3 | 90.714
B-19388 NATIVA | 191 | IND. MURO 4000 GF | CIMENTACION EJES (10-12) (A-J) TORRE 5 | 2025-10-01 | 10/8/2025 12:00:00 AM | 7 | 28 | 19.1 | 68 |  | 23.8 | 3 | 68.214
B-19388 NATIVA | 191 | IND. MURO 4000 GF | CIMENTACION EJES (10-12) (A-J) TORRE 5 | 2025-10-01 | 10/8/2025 12:00:00 AM | 7 | 28 | 26.8 | 96 |  | 23.8 | 3 | 95.714
B-19388 NATIVA | 191 | IND. MURO 4000 GF | CIMENTACION EJES (10-12) (A-J) TORRE 5 | 2025-10-01 | 10/8/2025 12:00:00 AM | 7 | 28 | 25.5 | 91 |  | 23.8 | 3 | 91.071
B-19388 NATIVA | 191 | IND. MURO 4000 GF | CIMENTACION EJES (12-14) (A-J) TORRE 5 | 2025-10-01 | 10/8/2025 12:00:00 AM | 7 | 28 | 30.5 | 109 |  | 29.4 | 3 | 108.929
B-19388 NATIVA | 191 | IND. MURO 4000 GF | CIMENTACION EJES (12-14) (A-J) TORRE 5 | 2025-10-01 | 10/8/2025 12:00:00 AM | 7 | 28 | 27.6 | 98 |  | 29.4 | 3 | 98.571
B-19388 NATIVA | 191 | IND. MURO 4000 GF | CIMENTACION EJES (12-14) (A-J) TORRE 5 | 2025-10-01 | 10/8/2025 12:00:00 AM | 7 | 28 | 30.1 | 108 |  | 29.4 | 3 | 107.5
B-19388 NATIVA | 191 | IND. MURO 4000 GF | CIMENTACION EJES (15-16) (A-J) TORRE 5 | 2025-10-07 | 10/14/2025 12:00:00 AM | 7 | 28 | 24.3 | 87 |  | 23.3 | 3 | 86.786
B-19388 NATIVA | 191 | IND. MURO 4000 GF | CIMENTACION EJES (15-16) (A-J) TORRE 5 | 2025-10-07 | 10/14/2025 12:00:00 AM | 7 | 28 | 21.6 | 77 |  | 23.3 | 3 | 77.143
B-19388 NATIVA | 191 | IND. MURO 4000 GF | CIMENTACION EJES (15-16) (A-J) TORRE 5 | 2025-10-07 | 10/14/2025 12:00:00 AM | 7 | 28 | 24 | 86 |  | 23.3 | 3 | 85.714
B-19388 NATIVA | 191 | IND. MURO 4000 GF | CIMENTACION EJES (17-18) (A-J) TORRE 5 | 2025-10-07 | 10/14/2025 12:00:00 AM | 7 | 28 | 18.6 | 66 |  | 18.5 | 3 | 66.429
B-19388 NATIVA | 191 | IND. MURO 4000 GF | CIMENTACION EJES (17-18) (A-J) TORRE 5 | 2025-10-07 | 10/14/2025 12:00:00 AM | 7 | 28 | 19.5 | 70 |  | 18.5 | 3 | 69.643
B-19388 NATIVA | 191 | IND. MURO 4000 GF | CIMENTACION EJES (17-18) (A-J) TORRE 5 | 2025-10-07 | 10/14/2025 12:00:00 AM | 7 | 28 | 17.4 | 62 |  | 18.5 | 3 | 62.143
B-19388 NATIVA | 191 | CONVENCIONAL 4000 GC | CIMENTACION EJES (5-6) (C-D) MURO CONTENCION OCCIDENTAL EJE (B-C) COMUNAL 3 | 2025-10-09 | 10/16/2025 12:00:00 AM | 7 | 28 | 24.5 | 87 | MURO | 25.033 | 3 | 87.5
B-19388 NATIVA | 191 | CONVENCIONAL 4000 GC | CIMENTACION EJES (5-6) (C-D) MURO CONTENCION OCCIDENTAL EJE (B-C) COMUNAL 3 | 2025-10-09 | 10/16/2025 12:00:00 AM | 7 | 28 | 25 | 89 | MURO | 25.033 | 3 | 89.286
B-19388 NATIVA | 191 | CONVENCIONAL 4000 GC | CIMENTACION EJES (5-6) (C-D) MURO CONTENCION OCCIDENTAL EJE (B-C) COMUNAL 3 | 2025-10-09 | 10/16/2025 12:00:00 AM | 7 | 28 | 25.6 | 92 | MURO | 25.033 | 3 | 91.429
B-19388 NATIVA | 191 | IND. MURO 4000 PSI | CIMENTACION EJES (19-20) (A-J) TORRE 5 | 2025-10-11 | 10/18/2025 12:00:00 AM | 7 | 28 | 21.4 | 76 |  | 21.333 | 3 | 76.429
B-19388 NATIVA | 191 | IND. MURO 4000 PSI | CIMENTACION EJES (19-20) (A-J) TORRE 5 | 2025-10-11 | 10/18/2025 12:00:00 AM | 7 | 28 | 22 | 78 |  | 21.333 | 3 | 78.571
B-19388 NATIVA | 191 | IND. MURO 4000 PSI | CIMENTACION EJES (19-20) (A-J) TORRE 5 | 2025-10-11 | 10/18/2025 12:00:00 AM | 7 | 28 | 20.6 | 74 |  | 21.333 | 3 | 73.571
B-19388 NATIVA | 191 | IND. MURO 4000 PSI | CIMENTACION EJES (21-23 ) (A-J) TORRE 5 | 2025-10-11 | 10/18/2025 12:00:00 AM | 7 | 28 | 20.1 | 72 |  | 21.967 | 3 | 71.786
B-19388 NATIVA | 191 | IND. MURO 4000 PSI | CIMENTACION EJES (21-23 ) (A-J) TORRE 5 | 2025-10-11 | 10/18/2025 12:00:00 AM | 7 | 28 | 22.5 | 80 |  | 21.967 | 3 | 80.357
B-19388 NATIVA | 191 | IND. MURO 4000 PSI | CIMENTACION EJES (21-23 ) (A-J) TORRE 5 | 2025-10-11 | 10/18/2025 12:00:00 AM | 7 | 28 | 23.3 | 83 |  | 21.967 | 3 | 83.214
B-19388 NATIVA | 191 | CONVENCIONAL 4000 GC | MURO CONTENCION OCCIDENTAL EJE (C-D) COMUNAL 3 | 2025-10-14 | 10/21/2025 12:00:00 AM | 7 | 28 | 28.1 | 100 | MURO | 27.8 | 3 | 100.357
B-19388 NATIVA | 191 | CONVENCIONAL 4000 GC | MURO CONTENCION OCCIDENTAL EJE (C-D) COMUNAL 3 | 2025-10-14 | 10/21/2025 12:00:00 AM | 7 | 28 | 28.1 | 100 | MURO | 27.8 | 3 | 100.357
B-19388 NATIVA | 191 | CONVENCIONAL 4000 GC | MURO CONTENCION OCCIDENTAL EJE (C-D) COMUNAL 3 | 2025-10-14 | 10/21/2025 12:00:00 AM | 7 | 28 | 27.2 | 97 | MURO | 27.8 | 3 | 97.143
B-19388 NATIVA | 191 | IND. MURO 4000 PSI | TORRE 5 PLACA PISO 1 EJES 9-15 Y A-J | 2025-10-16 | 10/23/2025 12:00:00 AM | 7 | 28 | 26.3 | 94 | PLACA | 26.433 | 3 | 93.929
B-19388 NATIVA | 191 | IND. MURO 4000 PSI | TORRE 5 PLACA PISO 1 EJES 9-15 Y A-J | 2025-10-16 | 10/23/2025 12:00:00 AM | 7 | 28 | 27.4 | 98 | PLACA | 26.433 | 3 | 97.857
B-19388 NATIVA | 191 | IND. MURO 4000 PSI | TORRE 5 PLACA PISO 1 EJES 9-15 Y A-J | 2025-10-16 | 10/23/2025 12:00:00 AM | 7 | 28 | 25.6 | 91 | PLACA | 26.433 | 3 | 91.429
B-19388 NATIVA | 191 | IND. MURO 4000 PSI | COLUMNAS SOTANO EJES C-E Y 4-6 | 2025-10-20 | 10/27/2025 12:00:00 AM | 7 | 28 | 26.1 | 93 |  | 23.833 | 3 | 93.214
B-19388 NATIVA | 191 | IND. MURO 4000 PSI | COLUMNAS SOTANO EJES C-E Y 4-6 | 2025-10-20 | 10/27/2025 12:00:00 AM | 7 | 28 | 25.6 | 91 |  | 23.833 | 3 | 91.429
B-19388 NATIVA | 191 | IND. MURO 4000 PSI | COLUMNAS SOTANO EJES C-E Y 4-6 | 2025-10-20 | 10/27/2025 12:00:00 AM | 7 | 28 | 19.8 | 71 |  | 23.833 | 3 | 70.714
B-19388 NATIVA | 191 | CONVENCIONAL 4000 GC | MURO CONTENCION PARTE SUPERIOR EJE C-E | 2025-10-20 | 10/27/2025 12:00:00 AM | 7 | 28 | 13.5 | 48 | MURO | 12.1 | 3 | 48.214
B-19388 NATIVA | 191 | CONVENCIONAL 4000 GC | MURO CONTENCION PARTE SUPERIOR EJE C-E | 2025-10-20 | 10/27/2025 12:00:00 AM | 7 | 28 | 9.8 | 35 | MURO | 12.1 | 3 | 35
B-19388 NATIVA | 191 | CONVENCIONAL 4000 GC | MURO CONTENCION PARTE SUPERIOR EJE C-E | 2025-10-20 | 10/27/2025 12:00:00 AM | 7 | 28 | 13 | 47 | MURO | 12.1 | 3 | 46.429
B-19388 NATIVA | 191 | IND. MURO 4000 PSI | TORRE 5 PLACA PISO 1 EJES 16-23 Y A-J | 2025-10-21 | 10/28/2025 12:00:00 AM | 7 | 28 | 27.2 | 97 | PLACA | 27.4 | 3 | 97.143
B-19388 NATIVA | 191 | IND. MURO 4000 PSI | TORRE 5 PLACA PISO 1 EJES 16-23 Y A-J | 2025-10-21 | 10/28/2025 12:00:00 AM | 7 | 28 | 26.9 | 96 | PLACA | 27.4 | 3 | 96.071
B-19388 NATIVA | 191 | IND. MURO 4000 PSI | TORRE 5 PLACA PISO 1 EJES 16-23 Y A-J | 2025-10-21 | 10/28/2025 12:00:00 AM | 7 | 28 | 28.1 | 100 | PLACA | 27.4 | 3 | 100.357
B-19388 NATIVA | 191 | CONVENCIONAL 4000 GC | MURO CONTENCION COSTADO OCC PARTE SUPERIOR EJE B- C | 2025-10-23 | 10/30/2025 12:00:00 AM | 7 | 28 | 26 | 93 | MURO | 27.2 | 3 | 92.857
B-19388 NATIVA | 191 | CONVENCIONAL 4000 GC | MURO CONTENCION COSTADO OCC PARTE SUPERIOR EJE B- C | 2025-10-23 | 10/30/2025 12:00:00 AM | 7 | 28 | 25.9 | 92 | MURO | 27.2 | 3 | 92.5
B-19388 NATIVA | 191 | CONVENCIONAL 4000 GC | MURO CONTENCION COSTADO OCC PARTE SUPERIOR EJE B- C | 2025-10-23 | 10/30/2025 12:00:00 AM | 7 | 28 | 29.7 | 106 | MURO | 27.2 | 3 | 106.071
B-19388 NATIVA | 191 | CONVENCIONAL 4000 GC | MUROS Y VIGAS FOSO ASCENSOR COMUNAL 3 | 2025-10-27 | 11/3/2025 12:00:00 AM | 7 | 28 | 24.8 | 88 | MURO | 24.5 | 3 | 88.571
B-19388 NATIVA | 191 | CONVENCIONAL 4000 GC | MUROS Y VIGAS FOSO ASCENSOR COMUNAL 3 | 2025-10-27 | 11/3/2025 12:00:00 AM | 7 | 28 | 24.1 | 86 | MURO | 24.5 | 3 | 86.071
B-19388 NATIVA | 191 | CONVENCIONAL 4000 GC | MUROS Y VIGAS FOSO ASCENSOR COMUNAL 3 | 2025-10-27 | 11/3/2025 12:00:00 AM | 7 | 28 | 24.6 | 88 | MURO | 24.5 | 3 | 87.857
B-19388 NATIVA | 191 | CONVENCIONAL 4000 GC | MUROS FOSO ASCENSOR PISO 1 SALON COMUNAL 3 | 2025-10-31 | 11/7/2025 12:00:00 AM | 7 | 28 | 23.8 | 85 | MURO | 23.6 | 3 | 85
B-19388 NATIVA | 191 | CONVENCIONAL 4000 GC | MUROS FOSO ASCENSOR PISO 1 SALON COMUNAL 3 | 2025-10-31 | 11/7/2025 12:00:00 AM | 7 | 28 | 26.4 | 94 | MURO | 23.6 | 3 | 94.286
B-19388 NATIVA | 191 | CONVENCIONAL 4000 GC | MUROS FOSO ASCENSOR PISO 1 SALON COMUNAL 3 | 2025-10-31 | 11/7/2025 12:00:00 AM | 7 | 28 | 20.6 | 74 | MURO | 23.6 | 3 | 73.571
B-19388 NATIVA | 191 | IND. MURO 4000 PSI | MUROS FOSO ASCENSOR SOTANO PARTE SUPERIOR SC 3 | 2025-11-06 | 11/13/2025 12:00:00 AM | 7 | 28 | 31.4 | 112 | MURO | 24.433 | 3 | 112.143
B-19388 NATIVA | 191 | IND. MURO 4000 PSI | MUROS FOSO ASCENSOR SOTANO PARTE SUPERIOR SC 3 | 2025-11-06 | 11/13/2025 12:00:00 AM | 7 | 28 | 20.3 | 73 | MURO | 24.433 | 3 | 72.5
B-19388 NATIVA | 191 | IND. MURO 4000 PSI | MUROS FOSO ASCENSOR SOTANO PARTE SUPERIOR SC 3 | 2025-11-06 | 11/13/2025 12:00:00 AM | 7 | 28 | 21.6 | 77 | MURO | 24.433 | 3 | 77.143
B-19388 NATIVA | 191 | CONVENCIONAL 4000 GC | PLACA PISO 1 EJES C-E Y 4-6 | 2025-11-11 | 11/18/2025 12:00:00 AM | 7 | 28 | 26.7 | 95 | PLACA | 27.667 | 3 | 95.357
B-19388 NATIVA | 191 | CONVENCIONAL 4000 GC | PLACA PISO 1 EJES C-E Y 4-6 | 2025-11-11 | 11/18/2025 12:00:00 AM | 7 | 28 | 28.2 | 101 | PLACA | 27.667 | 3 | 100.714
B-19388 NATIVA | 191 | CONVENCIONAL 4000 GC | PLACA PISO 1 EJES C-E Y 4-6 | 2025-11-11 | 11/18/2025 12:00:00 AM | 7 | 28 | 28.1 | 100 | PLACA | 27.667 | 3 | 100.357
B-19388 NATIVA | 191 | CONVENCIONAL 4000 GC | CIMENTACION ESCALERAS SALON COMUNAL 3 | 2025-11-18 | 11/25/2025 12:00:00 AM | 7 | 28 | 22 | 78 |  | 25.433 | 3 | 78.571
B-19388 NATIVA | 191 | CONVENCIONAL 4000 GC | CIMENTACION ESCALERAS SALON COMUNAL 3 | 2025-11-18 | 11/25/2025 12:00:00 AM | 7 | 28 | 28.7 | 102 |  | 25.433 | 3 | 102.5
B-19388 NATIVA | 191 | CONVENCIONAL 4000 GC | CIMENTACION ESCALERAS SALON COMUNAL 3 | 2025-11-18 | 11/25/2025 12:00:00 AM | 7 | 28 | 25.6 | 91 |  | 25.433 | 3 | 91.429
B-19388 NATIVA | 191 | CONVENCIONAL 4000 GC | COLUMNAS PISO 1 EJE C-E 4-6 | 2025-11-19 | 11/26/2025 12:00:00 AM | 7 | 28 | 20.6 | 73 |  | 20.067 | 3 | 73.571
B-19388 NATIVA | 191 | CONVENCIONAL 4000 GC | COLUMNAS PISO 1 EJE C-E 4-6 | 2025-11-19 | 11/26/2025 12:00:00 AM | 7 | 28 | 19.7 | 70 |  | 20.067 | 3 | 70.357
B-19388 NATIVA | 191 | CONVENCIONAL 4000 GC | COLUMNAS PISO 1 EJE C-E 4-6 | 2025-11-19 | 11/26/2025 12:00:00 AM | 7 | 28 | 19.9 | 71 |  | 20.067 | 3 | 71.071
B-19388 NATIVA | 191 | IND. MURO 4000 PSI | PARTE INFERIOR MUROS ESCALERAS SOTANO Y COLUMNA EJE 8-D COMUNAL 3 | 2025-11-22 | 11/29/2025 12:00:00 AM | 7 | 28 | 24.1 | 86 | MURO | 22.133 | 3 | 86.071
B-19388 NATIVA | 191 | IND. MURO 4000 PSI | PARTE INFERIOR MUROS ESCALERAS SOTANO Y COLUMNA EJE 8-D COMUNAL 3 | 2025-11-22 | 11/29/2025 12:00:00 AM | 7 | 28 | 20.1 | 72 | MURO | 22.133 | 3 | 71.786
B-19388 NATIVA | 191 | IND. MURO 4000 PSI | PARTE INFERIOR MUROS ESCALERAS SOTANO Y COLUMNA EJE 8-D COMUNAL 3 | 2025-11-22 | 11/29/2025 12:00:00 AM | 7 | 28 | 22.2 | 79 | MURO | 22.133 | 3 | 79.286
B-19388 NATIVA | 191 | IND. MURO 4000 PSI | MURO PARTE SUPERIOR ESACALERAS SOTANO SALON COMUNAL 3 | 2025-11-25 | 12/2/2025 12:00:00 AM | 7 | 28 | 27.3 | 97 | MURO | 27.2 | 3 | 97.5
B-19388 NATIVA | 191 | IND. MURO 4000 PSI | MURO PARTE SUPERIOR ESACALERAS SOTANO SALON COMUNAL 3 | 2025-11-25 | 12/2/2025 12:00:00 AM | 7 | 28 | 28.5 | 102 | MURO | 27.2 | 3 | 101.786
B-19388 NATIVA | 191 | IND. MURO 4000 PSI | MURO PARTE SUPERIOR ESACALERAS SOTANO SALON COMUNAL 3 | 2025-11-25 | 12/2/2025 12:00:00 AM | 7 | 28 | 25.8 | 92 | MURO | 27.2 | 3 | 92.143
B-19388 NATIVA | 191 | IND. MURO 4000 PSI | VIGA CIMENTACION V-11 Y ZARPA SALON COMUNAL 3 | 2025-11-27 | 12/4/2025 12:00:00 AM | 7 | 28 | 19.3 | 69 |  | 18.4 | 3 | 68.929
B-19388 NATIVA | 191 | IND. MURO 4000 PSI | VIGA CIMENTACION V-11 Y ZARPA SALON COMUNAL 3 | 2025-11-27 | 12/4/2025 12:00:00 AM | 7 | 28 | 17.2 | 61 |  | 18.4 | 3 | 61.429
B-19388 NATIVA | 191 | IND. MURO 4000 PSI | VIGA CIMENTACION V-11 Y ZARPA SALON COMUNAL 3 | 2025-11-27 | 12/4/2025 12:00:00 AM | 7 | 28 | 18.7 | 67 |  | 18.4 | 3 | 66.786
B-19388 NATIVA | 191 | CONVENCIONAL 4000 GC | MURO CONTENCION OCCIDENTAL A-B SALON COMUNAL 3 | 2025-11-29 | 12/6/2025 12:00:00 AM | 7 | 28 | 24.8 | 89 | MURO | 24.3 | 3 | 88.571
B-19388 NATIVA | 191 | CONVENCIONAL 4000 GC | MURO CONTENCION OCCIDENTAL A-B SALON COMUNAL 3 | 2025-11-29 | 12/6/2025 12:00:00 AM | 7 | 28 | 25.2 | 90 | MURO | 24.3 | 3 | 90
B-19388 NATIVA | 191 | CONVENCIONAL 4000 GC | MURO CONTENCION OCCIDENTAL A-B SALON COMUNAL 3 | 2025-11-29 | 12/6/2025 12:00:00 AM | 7 | 28 | 22.9 | 82 | MURO | 24.3 | 3 | 81.786
B-19388 NATIVA | 191 | CONVENCIONAL 4000 GC | MURO CONTENCION OCCIDENTAL SUPERIOR A-B SALON COMUNAL 3 | 2025-12-02 | 12/9/2025 12:00:00 AM | 7 | 28 | 25.4 | 91 | MURO | 24.633 | 3 | 90.714
B-19388 NATIVA | 191 | CONVENCIONAL 4000 GC | MURO CONTENCION OCCIDENTAL SUPERIOR A-B SALON COMUNAL 3 | 2025-12-02 | 12/9/2025 12:00:00 AM | 7 | 28 | 23.8 | 85 | MURO | 24.633 | 3 | 85
B-19388 NATIVA | 191 | CONVENCIONAL 4000 GC | MURO CONTENCION OCCIDENTAL SUPERIOR A-B SALON COMUNAL 3 | 2025-12-02 | 12/9/2025 12:00:00 AM | 7 | 28 | 24.7 | 88 | MURO | 24.633 | 3 | 88.214
B-19388 NATIVA | 191 | CONVENCIONAL 4000 GC | CIMENTACION Y FOSO ASCENSOR SALON COMUNAL 2 | 2025-12-05 | 12/12/2025 12:00:00 AM | 7 | 28 | 23.3 | 83 |  | 25.3 | 3 | 83.214
B-19388 NATIVA | 191 | CONVENCIONAL 4000 GC | CIMENTACION Y FOSO ASCENSOR SALON COMUNAL 2 | 2025-12-05 | 12/12/2025 12:00:00 AM | 7 | 28 | 25.4 | 91 |  | 25.3 | 3 | 90.714
B-19388 NATIVA | 191 | CONVENCIONAL 4000 GC | CIMENTACION Y FOSO ASCENSOR SALON COMUNAL 2 | 2025-12-05 | 12/12/2025 12:00:00 AM | 7 | 28 | 27.2 | 97 |  | 25.3 | 3 | 97.143
B-19388 NATIVA | 191 | PLASTICO 4000 GC | PLACA PISO 1 EJES 6-8 Y C-D SALON COMUNAL 3 | 2025-12-09 | 12/16/2025 12:00:00 AM | 7 | 28 | 23.7 | 85 | PLACA | 23.8 | 3 | 84.643
B-19388 NATIVA | 191 | PLASTICO 4000 GC | PLACA PISO 1 EJES 6-8 Y C-D SALON COMUNAL 3 | 2025-12-09 | 12/16/2025 12:00:00 AM | 7 | 28 | 22.6 | 81 | PLACA | 23.8 | 3 | 80.714
B-19388 NATIVA | 191 | PLASTICO 4000 GC | PLACA PISO 1 EJES 6-8 Y C-D SALON COMUNAL 3 | 2025-12-09 | 12/16/2025 12:00:00 AM | 7 | 28 | 25.1 | 90 | PLACA | 23.8 | 3 | 89.643
B-19388 NATIVA | 191 | IND MURO 5000 PSI | MUROS P4 AP 401-412 TORRE 5 | 2025-12-09 | 12/16/2025 12:00:00 AM | 7 | 28 | 37.1 | 133 | MURO | 36.167 | 3 | 132.5
B-19388 NATIVA | 191 | IND MURO 5000 PSI | MUROS P4 AP 401-412 TORRE 5 | 2025-12-09 | 12/16/2025 12:00:00 AM | 7 | 28 | 36.6 | 131 | MURO | 36.167 | 3 | 130.714
B-19388 NATIVA | 191 | IND MURO 5000 PSI | MUROS P4 AP 401-412 TORRE 5 | 2025-12-09 | 12/16/2025 12:00:00 AM | 7 | 28 | 34.8 | 124 | MURO | 36.167 | 3 | 124.286
B-19388 NATIVA | 191 | PLASTICO 4000 GC | CIMENTACION EJE A - B Y EJE 4 SALON COMUNAL 3 | 2025-12-10 | 12/17/2025 12:00:00 AM | 7 | 28 | 26.3 | 94 |  | 25.167 | 3 | 93.929
B-19388 NATIVA | 191 | PLASTICO 4000 GC | CIMENTACION EJE A - B Y EJE 4 SALON COMUNAL 3 | 2025-12-10 | 12/17/2025 12:00:00 AM | 7 | 28 | 24.3 | 87 |  | 25.167 | 3 | 86.786
B-19388 NATIVA | 191 | PLASTICO 4000 GC | CIMENTACION EJE A - B Y EJE 4 SALON COMUNAL 3 | 2025-12-10 | 12/17/2025 12:00:00 AM | 7 | 28 | 24.9 | 89 |  | 25.167 | 3 | 88.929
B-19388 NATIVA | 191 | C. S. IND. MURO 4000PSI TM 1/2" | COLUMNAS PISO 1 EJES D-7 Y D-8 Y SOTANO EJE B-4 | 2025-12-13 | 12/20/2025 12:00:00 AM | 7 | 28 | 17 | 61 |  | 16.833 | 3 | 60.714
B-19388 NATIVA | 191 | C. S. IND. MURO 4000PSI TM 1/2" | COLUMNAS PISO 1 EJES D-7 Y D-8 Y SOTANO EJE B-4 | 2025-12-13 | 12/20/2025 12:00:00 AM | 7 | 28 | 16.7 | 60 |  | 16.833 | 3 | 59.643
B-19388 NATIVA | 191 | C. S. IND. MURO 4000PSI TM 1/2" | COLUMNAS PISO 1 EJES D-7 Y D-8 Y SOTANO EJE B-4 | 2025-12-13 | 12/20/2025 12:00:00 AM | 7 | 28 | 16.8 | 60 |  | 16.833 | 3 | 60
B-19388 NATIVA | 191 | PLASTICO 4000 GC | PARTE INFERIOR MURO DE CONTENCION SUR EJE 4 SALON COMUNAL 3 | 2025-12-15 | 12/22/2025 12:00:00 AM | 7 | 28 | 30.3 | 108 | MURO | 29.333 | 3 | 108.214
B-19388 NATIVA | 191 | PLASTICO 4000 GC | PARTE INFERIOR MURO DE CONTENCION SUR EJE 4 SALON COMUNAL 3 | 2025-12-15 | 12/22/2025 12:00:00 AM | 7 | 28 | 27.3 | 97 | MURO | 29.333 | 3 | 97.5
B-19388 NATIVA | 191 | PLASTICO 4000 GC | PARTE INFERIOR MURO DE CONTENCION SUR EJE 4 SALON COMUNAL 3 | 2025-12-15 | 12/22/2025 12:00:00 AM | 7 | 28 | 30.4 | 108 | MURO | 29.333 | 3 | 108.571
B-19388 NATIVA | 191 | PLASTICO 4000 GC | PARTE SUPERIOR MURO DE CONTENCION SUR EJE 4 SALON COMUNAL 3 | 2025-12-16 | 12/23/2025 12:00:00 AM | 7 | 28 | 25.7 | 92 | MURO | 23.9 | 3 | 91.786
B-19388 NATIVA | 191 | PLASTICO 4000 GC | PARTE SUPERIOR MURO DE CONTENCION SUR EJE 4 SALON COMUNAL 3 | 2025-12-16 | 12/23/2025 12:00:00 AM | 7 | 28 | 26.5 | 95 | MURO | 23.9 | 3 | 94.643
B-19388 NATIVA | 191 | PLASTICO 4000 GC | PARTE SUPERIOR MURO DE CONTENCION SUR EJE 4 SALON COMUNAL 3 | 2025-12-16 | 12/23/2025 12:00:00 AM | 7 | 28 | 19.5 | 70 | MURO | 23.9 | 3 | 69.643
B-19388 NATIVA | 191 | IND. MURO 4000 PSI | MUROS ASCENSOR PISO 1 SALON COMUNAL 3 | 2025-12-17 | 12/24/2025 12:00:00 AM | 7 | 28 | 24.8 | 88 | MURO | 24.7 | 3 | 88.571
B-19388 NATIVA | 191 | IND. MURO 4000 PSI | MUROS ASCENSOR PISO 1 SALON COMUNAL 3 | 2025-12-17 | 12/24/2025 12:00:00 AM | 7 | 28 | 24 | 86 | MURO | 24.7 | 3 | 85.714
B-19388 NATIVA | 191 | IND. MURO 4000 PSI | MUROS ASCENSOR PISO 1 SALON COMUNAL 3 | 2025-12-17 | 12/24/2025 12:00:00 AM | 7 | 28 | 25.3 | 90 | MURO | 24.7 | 3 | 90.357
B-19388 NATIVA | 191 | CONVENCIONAL 4000 GC 6" | MUROS ESCALERA Y ASCENSOR SOTANO SALON COMUNAL 2 | 2025-12-18 | 12/25/2025 12:00:00 AM | 7 | 28 | 26.3 | 94 | MURO | 25.433 | 3 | 93.929
B-19388 NATIVA | 191 | CONVENCIONAL 4000 GC 6" | MUROS ESCALERA Y ASCENSOR SOTANO SALON COMUNAL 2 | 2025-12-18 | 12/25/2025 12:00:00 AM | 7 | 28 | 25.1 | 89 | MURO | 25.433 | 3 | 89.643
B-19388 NATIVA | 191 | CONVENCIONAL 4000 GC 6" | MUROS ESCALERA Y ASCENSOR SOTANO SALON COMUNAL 2 | 2025-12-18 | 12/25/2025 12:00:00 AM | 7 | 28 | 24.9 | 89 | MURO | 25.433 | 3 | 88.929
B-19388 NATIVA | 191 | CONVENCIONAL 4000 GC 6" | PLACA PISO 1 EJES 3-4 Y A-C SALON COMUNAL 3 | 2025-12-19 | 12/26/2025 12:00:00 AM | 7 | 28 | 20.2 | 72 | PLACA | 22.033 | 3 | 72.143
B-19388 NATIVA | 191 | CONVENCIONAL 4000 GC 6" | PLACA PISO 1 EJES 3-4 Y A-C SALON COMUNAL 3 | 2025-12-19 | 12/26/2025 12:00:00 AM | 7 | 28 | 23.9 | 85 | PLACA | 22.033 | 3 | 85.357
B-19388 NATIVA | 191 | CONVENCIONAL 4000 GC 6" | PLACA PISO 1 EJES 3-4 Y A-C SALON COMUNAL 3 | 2025-12-19 | 12/26/2025 12:00:00 AM | 7 | 28 | 22 | 78 | PLACA | 22.033 | 3 | 78.571
B-19388 NATIVA | 191 | IND MUROS 4000 PSI | COLUMNAS PISO 1 EJES 3-4 A-C SALON COMUNAL 3 | 2026-01-17 | 1/24/2026 12:00:00 AM | 7 | 28 | 25.7 | 92 |  | 26.933 | 3 | 91.786
B-19388 NATIVA | 191 | IND MUROS 4000 PSI | COLUMNAS PISO 1 EJES 3-4 A-C SALON COMUNAL 3 | 2026-01-17 | 1/24/2026 12:00:00 AM | 7 | 28 | 26.7 | 95 |  | 26.933 | 3 | 95.357
B-19388 NATIVA | 191 | IND MUROS 4000 PSI | COLUMNAS PISO 1 EJES 3-4 A-C SALON COMUNAL 3 | 2026-01-17 | 1/24/2026 12:00:00 AM | 7 | 28 | 28.4 | 102 |  | 26.933 | 3 | 101.429
B-19388 NATIVA | 191 | CONVENCIONAL 4000 GC 6" | CIMENTACION EJES 8-9 Y CD, ZARPA COSTADO SUR DESDE MITAD EJE 4-5 A MITAD DE EJE 5-6 SALON COMUNAL 3 | 2026-01-23 | 1/30/2026 12:00:00 AM | 7 | 28 | 24.4 | 87 |  | 23.733 | 3 | 87.143
B-19388 NATIVA | 191 | CONVENCIONAL 4000 GC 6" | CIMENTACION EJES 8-9 Y CD, ZARPA COSTADO SUR DESDE MITAD EJE 4-5 A MITAD DE EJE 5-6 SALON COMUNAL 3 | 2026-01-23 | 1/30/2026 12:00:00 AM | 7 | 28 | 21.8 | 78 |  | 23.733 | 3 | 77.857
B-19388 NATIVA | 191 | CONVENCIONAL 4000 GC 6" | CIMENTACION EJES 8-9 Y CD, ZARPA COSTADO SUR DESDE MITAD EJE 4-5 A MITAD DE EJE 5-6 SALON COMUNAL 3 | 2026-01-23 | 1/30/2026 12:00:00 AM | 7 | 28 | 25 | 89 |  | 23.733 | 3 | 89.286
B-19388 NATIVA | 191 | CONVENCIONAL 4000 GC 6" | MURO CONTENCION INFERIOR COSTADO SUR DESDE MITAD EJE 4-5 A MITAD DE EJE 5-6 SALON COMUNAL 3 | 2026-01-24 | 1/31/2026 12:00:00 AM | 7 | 28 | 19.6 | 70 | MURO | 22.2 | 3 | 70
B-19388 NATIVA | 191 | CONVENCIONAL 4000 GC 6" | MURO CONTENCION INFERIOR COSTADO SUR DESDE MITAD EJE 4-5 A MITAD DE EJE 5-6 SALON COMUNAL 3 | 2026-01-24 | 1/31/2026 12:00:00 AM | 7 | 28 | 23.1 | 82 | MURO | 22.2 | 3 | 82.5
B-19388 NATIVA | 191 | CONVENCIONAL 4000 GC 6" | MURO CONTENCION INFERIOR COSTADO SUR DESDE MITAD EJE 4-5 A MITAD DE EJE 5-6 SALON COMUNAL 3 | 2026-01-24 | 1/31/2026 12:00:00 AM | 7 | 28 | 23.9 | 86 | MURO | 22.2 | 3 | 85.357
B-19388 NATIVA | 191 | CONVENCIONAL 4000 GC 6" | CIMENTACION EJES 4-6 Y A'-C SALON COMUNAL 3 | 2026-01-24 | 1/31/2026 12:00:00 AM | 7 | 28 | 25.7 | 92 |  | 26.367 | 3 | 91.786
B-19388 NATIVA | 191 | CONVENCIONAL 4000 GC 6" | CIMENTACION EJES 4-6 Y A'-C SALON COMUNAL 3 | 2026-01-24 | 1/31/2026 12:00:00 AM | 7 | 28 | 31.5 | 112 |  | 26.367 | 3 | 112.5
B-19388 NATIVA | 191 | CONVENCIONAL 4000 GC 6" | CIMENTACION EJES 4-6 Y A'-C SALON COMUNAL 3 | 2026-01-24 | 1/31/2026 12:00:00 AM | 7 | 28 | 21.9 | 78 |  | 26.367 | 3 | 78.214
B-19388 NATIVA | 191 | CONVENCIONAL 4000 GC 6" | MURO CONTENCION SUPERIOR COSTADO SUR DESDE MITAD EJE 4-5 A MITAD DE EJE 5-6 SALON COMUNAL 3 | 2026-01-27 | 2/3/2026 12:00:00 AM | 7 | 28 | 27.9 | 100 | MURO | 27.967 | 3 | 99.643
B-19388 NATIVA | 191 | CONVENCIONAL 4000 GC 6" | MURO CONTENCION SUPERIOR COSTADO SUR DESDE MITAD EJE 4-5 A MITAD DE EJE 5-6 SALON COMUNAL 3 | 2026-01-27 | 2/3/2026 12:00:00 AM | 7 | 28 | 26.4 | 94 | MURO | 27.967 | 3 | 94.286
B-19388 NATIVA | 191 | CONVENCIONAL 4000 GC 6" | MURO CONTENCION SUPERIOR COSTADO SUR DESDE MITAD EJE 4-5 A MITAD DE EJE 5-6 SALON COMUNAL 3 | 2026-01-27 | 2/3/2026 12:00:00 AM | 7 | 28 | 29.6 | 106 | MURO | 27.967 | 3 | 105.714
B-19388 NATIVA | 191 | CONVENCIONAL 4000 PSI GC | PLACA PISO 1 EJES A-C Y 4-5 SALON COMUNAL 3 | 2026-01-31 | 2/7/2026 12:00:00 AM | 7 | 28 | 35.8 | 128 | PLACA | 28.667 | 3 | 127.857
B-19388 NATIVA | 191 | CONVENCIONAL 4000 PSI GC | PLACA PISO 1 EJES A-C Y 4-5 SALON COMUNAL 3 | 2026-01-31 | 2/7/2026 12:00:00 AM | 7 | 28 | 25 | 89 | PLACA | 28.667 | 3 | 89.286
B-19388 NATIVA | 191 | CONVENCIONAL 4000 PSI GC | PLACA PISO 1 EJES A-C Y 4-5 SALON COMUNAL 3 | 2026-01-31 | 2/7/2026 12:00:00 AM | 7 | 28 | 25.2 | 90 | PLACA | 28.667 | 3 | 90
B-19388 NATIVA | 191 | CONVENCIONAL 4000 PSI GC | CIMENTACION EJE 6 SALON COMUNAL 3 | 2026-02-07 | 2/14/2026 12:00:00 AM | 7 | 28 | 25.1 | 90 |  | 26.533 | 3 | 89.643
B-19388 NATIVA | 191 | CONVENCIONAL 4000 PSI GC | CIMENTACION EJE 6 SALON COMUNAL 3 | 2026-02-07 | 2/14/2026 12:00:00 AM | 7 | 28 | 27.2 | 97 |  | 26.533 | 3 | 97.143
B-19388 NATIVA | 191 | CONVENCIONAL 4000 PSI GC | CIMENTACION EJE 6 SALON COMUNAL 3 | 2026-02-07 | 2/14/2026 12:00:00 AM | 7 | 28 | 27.3 | 98 |  | 26.533 | 3 | 97.5
B-19388 NATIVA | 191 | CONVENCIONAL 4000 PSI GC | PLACA PISO 2 EJES C-E 4-6 SALON COMUNAL 3 | 2026-02-09 | 2/16/2026 12:00:00 AM | 7 | 28 | 21.5 | 77 | PLACA | 22.133 | 3 | 76.786
B-19388 NATIVA | 191 | CONVENCIONAL 4000 PSI GC | PLACA PISO 2 EJES C-E 4-6 SALON COMUNAL 3 | 2026-02-09 | 2/16/2026 12:00:00 AM | 7 | 28 | 22.7 | 81 | PLACA | 22.133 | 3 | 81.071
B-19388 NATIVA | 191 | CONVENCIONAL 4000 PSI GC | PLACA PISO 2 EJES C-E 4-6 SALON COMUNAL 3 | 2026-02-09 | 2/16/2026 12:00:00 AM | 7 | 28 | 22.2 | 79 | PLACA | 22.133 | 3 | 79.286
B-19388 NATIVA | 191 | CONVENCIONAL 4000 PSI GC | MURO CONTENCION PARTE INFERIOR EJE 5-6 COSTADO SUR COMUNAL 3 | 2026-02-10 | 2/17/2026 12:00:00 AM | 7 | 28 | 26.1 | 93 | MURO | 28.133 | 3 | 93.214
B-19388 NATIVA | 191 | CONVENCIONAL 4000 PSI GC | MURO CONTENCION PARTE INFERIOR EJE 5-6 COSTADO SUR COMUNAL 3 | 2026-02-10 | 2/17/2026 12:00:00 AM | 7 | 28 | 31.4 | 112 | MURO | 28.133 | 3 | 112.143
B-19388 NATIVA | 191 | CONVENCIONAL 4000 PSI GC | MURO CONTENCION PARTE INFERIOR EJE 5-6 COSTADO SUR COMUNAL 3 | 2026-02-10 | 2/17/2026 12:00:00 AM | 7 | 28 | 26.9 | 96 | MURO | 28.133 | 3 | 96.071
B-19388 NATIVA | 191 | IND MURO 4000 GF | COLUMNAS PISO 1 EJES 5-A Y 5-B SALON COMUNAL 3 | 2026-02-11 | 2/18/2026 12:00:00 AM | 7 | 28 | 19.6 | 70 |  | 20.833 | 3 | 70
B-19388 NATIVA | 191 | IND MURO 4000 GF | COLUMNAS PISO 1 EJES 5-A Y 5-B SALON COMUNAL 3 | 2026-02-11 | 2/18/2026 12:00:00 AM | 7 | 28 | 22.1 | 79 |  | 20.833 | 3 | 78.929
B-19388 NATIVA | 191 | IND MURO 4000 GF | COLUMNAS PISO 1 EJES 5-A Y 5-B SALON COMUNAL 3 | 2026-02-11 | 2/18/2026 12:00:00 AM | 7 | 28 | 20.8 | 74 |  | 20.833 | 3 | 74.286
B-19388 NATIVA | 191 | CONVENCIONAL 4000 PSI GC | PLACA PISO 1 EJES C-D Y 8-9 SALON COMUNAL 3 | 2026-02-12 | 2/19/2026 12:00:00 AM | 7 | 28 | 23.3 | 83 | PLACA | 24.267 | 3 | 83.214
B-19388 NATIVA | 191 | CONVENCIONAL 4000 PSI GC | PLACA PISO 1 EJES C-D Y 8-9 SALON COMUNAL 3 | 2026-02-12 | 2/19/2026 12:00:00 AM | 7 | 28 | 23.6 | 84 | PLACA | 24.267 | 3 | 84.286
B-19388 NATIVA | 191 | CONVENCIONAL 4000 PSI GC | PLACA PISO 1 EJES C-D Y 8-9 SALON COMUNAL 3 | 2026-02-12 | 2/19/2026 12:00:00 AM | 7 | 28 | 25.9 | 92 | PLACA | 24.267 | 3 | 92.5
B-19388 NATIVA | 191 | IND MUROS 4000 PSI GF | COLUMNAS PISO 2 C-E Y 4-6 COMUNAL 3 | 2026-02-13 | 2/20/2026 12:00:00 AM | 7 | 28 | 25.3 | 90 |  | 25.4 | 3 | 90.357
B-19388 NATIVA | 191 | IND MUROS 4000 PSI GF | COLUMNAS PISO 2 C-E Y 4-6 COMUNAL 3 | 2026-02-13 | 2/20/2026 12:00:00 AM | 7 | 28 | 24.8 | 88 |  | 25.4 | 3 | 88.571
B-19388 NATIVA | 191 | IND MUROS 4000 PSI GF | COLUMNAS PISO 2 C-E Y 4-6 COMUNAL 3 | 2026-02-13 | 2/20/2026 12:00:00 AM | 7 | 28 | 26.1 | 93 |  | 25.4 | 3 | 93.214
B-19388 NATIVA | 191 | CONVENCIONAL 4000 PSI GC | PLACA PISO 2 EJES A-C Y 3-5 SALON COMUNAL 3 | 2026-02-16 | 2/23/2026 12:00:00 AM | 7 | 28 | 26.6 | 95 | PLACA | 28.033 | 6 | 95
B-19388 NATIVA | 191 | CONVENCIONAL 4000 PSI GC | PLACA PISO 2 EJES A-C Y 3-5 SALON COMUNAL 3 | 2026-02-16 | 2/23/2026 12:00:00 AM | 7 | 28 | 20.8 | 74 | PLACA | 28.033 | 6 | 74.286
B-19388 NATIVA | 191 | CONVENCIONAL 4000 PSI GC | PLACA PISO 2 EJES A-C Y 3-5 SALON COMUNAL 3 | 2026-02-16 | 2/23/2026 12:00:00 AM | 7 | 28 | 28.4 | 101 | PLACA | 28.033 | 6 | 101.429
B-19388 NATIVA | 191 | CONVENCIONAL 4000 PSI GC | PLACA PISO 2 EJES A-C Y 3-5 SALON COMUNAL 3 | 2026-02-16 | 2/23/2026 12:00:00 AM | 7 | 28 | 29.5 | 105 | PLACA | 28.033 | 6 | 105.357
B-19388 NATIVA | 191 | CONVENCIONAL 4000 PSI GC | PLACA PISO 2 EJES A-C Y 3-5 SALON COMUNAL 3 | 2026-02-16 | 2/23/2026 12:00:00 AM | 7 | 28 | 29.3 | 105 | PLACA | 28.033 | 6 | 104.643
B-19388 NATIVA | 191 | CONVENCIONAL 4000 PSI GC | PLACA PISO 2 EJES A-C Y 3-5 SALON COMUNAL 3 | 2026-02-16 | 2/23/2026 12:00:00 AM | 7 | 28 | 33.6 | 120 | PLACA | 28.033 | 6 | 120
B-19388 NATIVA | 191 | CONVENCIONAL 4000 PSI GC | COLUMNAS P2 A-C 3 -5 SALON COMUNAL 3 | 2026-02-19 | 2/26/2026 12:00:00 AM | 7 | 28 | 25.9 | 92 |  | 27.467 | 3 | 92.5
B-19388 NATIVA | 191 | CONVENCIONAL 4000 PSI GC | COLUMNAS P2 A-C 3 -5 SALON COMUNAL 3 | 2026-02-19 | 2/26/2026 12:00:00 AM | 7 | 28 | 27.8 | 99 |  | 27.467 | 3 | 99.286
B-19388 NATIVA | 191 | CONVENCIONAL 4000 PSI GC | COLUMNAS P2 A-C 3 -5 SALON COMUNAL 3 | 2026-02-19 | 2/26/2026 12:00:00 AM | 7 | 28 | 28.7 | 102 |  | 27.467 | 3 | 102.5
B-19388 NATIVA | 191 | CONVENCIONAL 4000 PSI GC | COLUMNAS P1 6-A Y 6-B, P1 9-C Y 9-D SALON COMUNAL 3 | 2026-02-20 | 2/27/2026 12:00:00 AM | 7 | 28 | 24.5 | 87 |  | 24.9 | 3 | 87.5
B-19388 NATIVA | 191 | CONVENCIONAL 4000 PSI GC | COLUMNAS P1 6-A Y 6-B, P1 9-C Y 9-D SALON COMUNAL 3 | 2026-02-20 | 2/27/2026 12:00:00 AM | 7 | 28 | 25.5 | 91 |  | 24.9 | 3 | 91.071
B-19388 NATIVA | 191 | CONVENCIONAL 4000 PSI GC | COLUMNAS P1 6-A Y 6-B, P1 9-C Y 9-D SALON COMUNAL 3 | 2026-02-20 | 2/27/2026 12:00:00 AM | 7 | 28 | 24.7 | 88 |  | 24.9 | 3 | 88.214
B-19388 NATIVA | 191 | CONVENCIONAL 4000 PSI GC | PLACA PISO 2 EJES C-E 6-8 SALON COMUNAL 3 | 2026-02-23 | 3/2/2026 12:00:00 AM | 7 | 28 | 29.2 | 104 | PLACA | 28.533 | 3 | 104.286
B-19388 NATIVA | 191 | CONVENCIONAL 4000 PSI GC | PLACA PISO 2 EJES C-E 6-8 SALON COMUNAL 3 | 2026-02-23 | 3/2/2026 12:00:00 AM | 7 | 28 | 29.1 | 104 | PLACA | 28.533 | 3 | 103.929
B-19388 NATIVA | 191 | CONVENCIONAL 4000 PSI GC | PLACA PISO 2 EJES C-E 6-8 SALON COMUNAL 3 | 2026-02-23 | 3/2/2026 12:00:00 AM | 7 | 28 | 27.3 | 98 | PLACA | 28.533 | 3 | 97.5
B-19388 NATIVA | 191 | CONVENCIONAL 4000 PSI GC | ZARPA COSTADO SUR EJES 6-7 SALON COMUNAL 3 | 2026-02-24 | 3/3/2026 12:00:00 AM | 7 | 28 | 22.2 | 79 |  | 23.433 | 3 | 79.286
B-19388 NATIVA | 191 | CONVENCIONAL 4000 PSI GC | ZARPA COSTADO SUR EJES 6-7 SALON COMUNAL 3 | 2026-02-24 | 3/3/2026 12:00:00 AM | 7 | 28 | 32.1 | 114 |  | 23.433 | 3 | 114.643
B-19388 NATIVA | 191 | CONVENCIONAL 4000 PSI GC | ZARPA COSTADO SUR EJES 6-7 SALON COMUNAL 3 | 2026-02-24 | 3/3/2026 12:00:00 AM | 7 | 28 | 16 | 57 |  | 23.433 | 3 | 57.143
B-19388 NATIVA | 191 | CONVENCIONAL 4000 PSI GC | MURO CONTENCION PARTE INFERIOR SUR EJES 6-7 SAOL COMUNAL 3 | 2026-02-25 | 3/4/2026 12:00:00 AM | 7 | 28 | 26.9 | 96 | MURO | 29.533 | 3 | 96.071
B-19388 NATIVA | 191 | CONVENCIONAL 4000 PSI GC | MURO CONTENCION PARTE INFERIOR SUR EJES 6-7 SAOL COMUNAL 3 | 2026-02-25 | 3/4/2026 12:00:00 AM | 7 | 28 | 30.4 | 108 | MURO | 29.533 | 3 | 108.571
B-19388 NATIVA | 191 | CONVENCIONAL 4000 PSI GC | MURO CONTENCION PARTE INFERIOR SUR EJES 6-7 SAOL COMUNAL 3 | 2026-02-25 | 3/4/2026 12:00:00 AM | 7 | 28 | 31.3 | 112 | MURO | 29.533 | 3 | 111.786
B-19388 NATIVA | 191 | CONVENCIONAL 4000 PSI GC | PLACA PISO 2 EJES 5-6 A-C SALON COMUNAL 3 | 2026-02-26 | 3/5/2026 12:00:00 AM | 7 | 28 | 24.6 | 88 | PLACA | 23.733 | 3 | 87.857
B-19388 NATIVA | 191 | CONVENCIONAL 4000 PSI GC | PLACA PISO 2 EJES 5-6 A-C SALON COMUNAL 3 | 2026-02-26 | 3/5/2026 12:00:00 AM | 7 | 28 | 23.3 | 83 | PLACA | 23.733 | 3 | 83.214
B-19388 NATIVA | 191 | CONVENCIONAL 4000 PSI GC | PLACA PISO 2 EJES 5-6 A-C SALON COMUNAL 3 | 2026-02-26 | 3/5/2026 12:00:00 AM | 7 | 28 | 23.3 | 83 | PLACA | 23.733 | 3 | 83.214
B-19388 NATIVA | 191 | CONVENCIONAL 4000 PSI GC | MUROS ASCENSOR PISO 2, COLUMNAS P2 6-A 6-B 7-D 8-D SALON COMUNAL 3 | 2026-02-27 | 3/6/2026 12:00:00 AM | 7 | 28 | 29.5 | 105 | MURO | 29.867 | 3 | 105.357
B-19388 NATIVA | 191 | CONVENCIONAL 4000 PSI GC | MUROS ASCENSOR PISO 2, COLUMNAS P2 6-A 6-B 7-D 8-D SALON COMUNAL 3 | 2026-02-27 | 3/6/2026 12:00:00 AM | 7 | 28 | 31.2 | 111 | MURO | 29.867 | 3 | 111.429
B-19388 NATIVA | 191 | CONVENCIONAL 4000 PSI GC | MUROS ASCENSOR PISO 2, COLUMNAS P2 6-A 6-B 7-D 8-D SALON COMUNAL 3 | 2026-02-27 | 3/6/2026 12:00:00 AM | 7 | 28 | 28.9 | 103 | MURO | 29.867 | 3 | 103.214
B-19388 NATIVA | 191 | CONVENCIONAL 4000 PSI GC | MURO CONTENCION PARTE SUPERIOR SUR EJES 6 - 7 SALON COMUNAL 3 | 2026-02-27 | 3/6/2026 12:00:00 AM | 7 | 28 | 33.3 | 119 | MURO | 32.667 | 3 | 118.929
B-19388 NATIVA | 191 | CONVENCIONAL 4000 PSI GC | MURO CONTENCION PARTE SUPERIOR SUR EJES 6 - 7 SALON COMUNAL 3 | 2026-02-27 | 3/6/2026 12:00:00 AM | 7 | 28 | 32.8 | 117 | MURO | 32.667 | 3 | 117.143
B-19388 NATIVA | 191 | CONVENCIONAL 4000 PSI GC | MURO CONTENCION PARTE SUPERIOR SUR EJES 6 - 7 SALON COMUNAL 3 | 2026-02-27 | 3/6/2026 12:00:00 AM | 7 | 28 | 31.9 | 114 | MURO | 32.667 | 3 | 113.929
B-19388 NATIVA | 191 | IND MUROS 4000 PSI GF | MUROS ESCALERAS PISO 2 SALON COMUNAL 3 | 2026-03-05 | 3/12/2026 12:00:00 AM | 7 | 28 | 25.4 | 91 | MURO | 24.1 | 3 | 90.714
B-19388 NATIVA | 191 | IND MUROS 4000 PSI GF | MUROS ESCALERAS PISO 2 SALON COMUNAL 3 | 2026-03-05 | 3/12/2026 12:00:00 AM | 7 | 28 | 23.7 | 85 | MURO | 24.1 | 3 | 84.643
B-19388 NATIVA | 191 | IND MUROS 4000 PSI GF | MUROS ESCALERAS PISO 2 SALON COMUNAL 3 | 2026-03-05 | 3/12/2026 12:00:00 AM | 7 | 28 | 23.2 | 83 | MURO | 24.1 | 3 | 82.857
B-19388 NATIVA | 191 | IND MUROS 4000 PSI GF | PLACA PISO 2 EJES A-C 8-7 SALON COMUNAL 3 | 2026-03-06 | 3/13/2026 12:00:00 AM | 7 | 28 | 26.6 | 95 | PLACA | 26.467 | 3 | 95
B-19388 NATIVA | 191 | IND MUROS 4000 PSI GF | PLACA PISO 2 EJES A-C 8-7 SALON COMUNAL 3 | 2026-03-06 | 3/13/2026 12:00:00 AM | 7 | 28 | 25.7 | 92 | PLACA | 26.467 | 3 | 91.786
B-19388 NATIVA | 191 | IND MUROS 4000 PSI GF | PLACA PISO 2 EJES A-C 8-7 SALON COMUNAL 3 | 2026-03-06 | 3/13/2026 12:00:00 AM | 7 | 28 | 27.1 | 97 | PLACA | 26.467 | 3 | 96.786
B-19388 NATIVA | 191 | IND MUROS 4000 PSI GF | COLUMNA SOTANO B-7 CCOMUNAL 3 | 2026-03-11 | 3/18/2026 12:00:00 AM | 7 | 28 | 26.4 | 94 |  | 25.433 | 3 | 94.286
B-19388 NATIVA | 191 | IND MUROS 4000 PSI GF | COLUMNA SOTANO B-7 CCOMUNAL 3 | 2026-03-11 | 3/18/2026 12:00:00 AM | 7 | 28 | 24.6 | 88 |  | 25.433 | 3 | 87.857
B-19388 NATIVA | 191 | IND MUROS 4000 PSI GF | COLUMNA SOTANO B-7 CCOMUNAL 3 | 2026-03-11 | 3/18/2026 12:00:00 AM | 7 | 28 | 25.3 | 90 |  | 25.433 | 3 | 90.357
B-19388 NATIVA | 191 | CONVENCIONAL 4000 PSI GC | PLACA PISO 2 EJES C-D 8-9 SALON COMUNAL 3 | 2026-03-11 | 3/18/2026 12:00:00 AM | 7 | 28 | 22.8 | 81 | PLACA | 23.533 | 3 | 81.429
B-19388 NATIVA | 191 | CONVENCIONAL 4000 PSI GC | PLACA PISO 2 EJES C-D 8-9 SALON COMUNAL 3 | 2026-03-11 | 3/18/2026 12:00:00 AM | 7 | 28 | 24.3 | 87 | PLACA | 23.533 | 3 | 86.786
B-19388 NATIVA | 191 | CONVENCIONAL 4000 PSI GC | PLACA PISO 2 EJES C-D 8-9 SALON COMUNAL 3 | 2026-03-11 | 3/18/2026 12:00:00 AM | 7 | 28 | 23.5 | 84 | PLACA | 23.533 | 3 | 83.929
B-19388 NATIVA | 191 | CONVENCIONAL 4000 PSI GC | MURO CONTENCION PARTE SUPERIOR COSTADO SUR EJES 6-7 SALON COMUNAL 3 | 2026-03-12 | 3/19/2026 12:00:00 AM | 7 | 28 | 22.1 | 79 | MURO | 22.233 | 3 | 78.929
B-19388 NATIVA | 191 | CONVENCIONAL 4000 PSI GC | MURO CONTENCION PARTE SUPERIOR COSTADO SUR EJES 6-7 SALON COMUNAL 3 | 2026-03-12 | 3/19/2026 12:00:00 AM | 7 | 28 | 22.2 | 79 | MURO | 22.233 | 3 | 79.286
B-19388 NATIVA | 191 | CONVENCIONAL 4000 PSI GC | MURO CONTENCION PARTE SUPERIOR COSTADO SUR EJES 6-7 SALON COMUNAL 3 | 2026-03-12 | 3/19/2026 12:00:00 AM | 7 | 28 | 22.4 | 80 | MURO | 22.233 | 3 | 80
B-19388 NATIVA | 191 | CONVENCIONAL 4000 PSI GC | ZARPA COSTADO SUR EJES 7-8 SALON COMUNAL 3 | 2026-03-18 | 3/25/2026 12:00:00 AM | 7 | 28 | 30.5 | 109 |  | 30.533 | 3 | 108.929
B-19388 NATIVA | 191 | CONVENCIONAL 4000 PSI GC | ZARPA COSTADO SUR EJES 7-8 SALON COMUNAL 3 | 2026-03-18 | 3/25/2026 12:00:00 AM | 7 | 28 | 29.4 | 105 |  | 30.533 | 3 | 105
B-19388 NATIVA | 191 | CONVENCIONAL 4000 PSI GC | ZARPA COSTADO SUR EJES 7-8 SALON COMUNAL 3 | 2026-03-18 | 3/25/2026 12:00:00 AM | 7 | 28 | 31.7 | 113 |  | 30.533 | 3 | 113.214
B-19388 NATIVA | 191 | CONVENCIONAL 4000 PSI GC | MURO CONTENCION INFERIOR COSTADO SUR EJES 7-8 SALON COMUNAL 3 | 2026-03-19 | 3/26/2026 12:00:00 AM | 7 | 28 | 24.5 | 87 | MURO | 28.567 | 3 | 87.5
B-19388 NATIVA | 191 | CONVENCIONAL 4000 PSI GC | MURO CONTENCION INFERIOR COSTADO SUR EJES 7-8 SALON COMUNAL 3 | 2026-03-19 | 3/26/2026 12:00:00 AM | 7 | 28 | 33.6 | 120 | MURO | 28.567 | 3 | 120
B-19388 NATIVA | 191 | CONVENCIONAL 4000 PSI GC | MURO CONTENCION INFERIOR COSTADO SUR EJES 7-8 SALON COMUNAL 3 | 2026-03-19 | 3/26/2026 12:00:00 AM | 7 | 28 | 27.6 | 99 | MURO | 28.567 | 3 | 98.571
B-19388 NATIVA | 191 | CONVENCIONAL 4000 PSI GC | MURO CONTENCION SUPERIOR COSTADO SUR EJES 7-8 SALON COMUNAL 3 | 2026-03-20 | 3/27/2026 12:00:00 AM | 7 | 28 | 30.7 | 110 | MURO | 30.467 | 3 | 109.643
B-19388 NATIVA | 191 | CONVENCIONAL 4000 PSI GC | MURO CONTENCION SUPERIOR COSTADO SUR EJES 7-8 SALON COMUNAL 3 | 2026-03-20 | 3/27/2026 12:00:00 AM | 7 | 28 | 29.2 | 104 | MURO | 30.467 | 3 | 104.286
B-19388 NATIVA | 191 | CONVENCIONAL 4000 PSI GC | MURO CONTENCION SUPERIOR COSTADO SUR EJES 7-8 SALON COMUNAL 3 | 2026-03-20 | 3/27/2026 12:00:00 AM | 7 | 28 | 31.5 | 112 | MURO | 30.467 | 3 | 112.5
B-19388 NATIVA | 191 | CONVENCIONAL 4000 PSI GC | PLACA PISO 3 EJES A-C HASTA EJE 5 SALON COMUNAL 3 | 2026-03-21 | 3/28/2026 12:00:00 AM | 7 | 28 | 23.2 | 83 | PLACA | 19.967 | 3 | 82.857
B-19388 NATIVA | 191 | CONVENCIONAL 4000 PSI GC | PLACA PISO 3 EJES A-C HASTA EJE 5 SALON COMUNAL 3 | 2026-03-21 | 3/28/2026 12:00:00 AM | 7 | 28 | 16.2 | 58 | PLACA | 19.967 | 3 | 57.857
B-19388 NATIVA | 191 | CONVENCIONAL 4000 PSI GC | PLACA PISO 3 EJES A-C HASTA EJE 5 SALON COMUNAL 3 | 2026-03-21 | 3/28/2026 12:00:00 AM | 7 | 28 | 20.5 | 73 | PLACA | 19.967 | 3 | 73.214
B-19388 NATIVA | 191 | CONVENCIONAL 4000 PSI GC | CIMENTACION EJES 7-8 A-C SALON COMUNAL 3 | 2026-03-26 | 4/2/2026 12:00:00 AM | 7 | 28 | 27.8 | 99 |  | 27.5 | 3 | 99.286
B-19388 NATIVA | 191 | CONVENCIONAL 4000 PSI GC | CIMENTACION EJES 7-8 A-C SALON COMUNAL 3 | 2026-03-26 | 4/2/2026 12:00:00 AM | 7 | 28 | 27 | 96 |  | 27.5 | 3 | 96.429
B-19388 NATIVA | 191 | CONVENCIONAL 4000 PSI GC | CIMENTACION EJES 7-8 A-C SALON COMUNAL 3 | 2026-03-26 | 4/2/2026 12:00:00 AM | 7 | 28 | 27.7 | 99 |  | 27.5 | 3 | 98.929
B-19388 NATIVA | 191 | CONVENCIONAL 4000 PSI GC | MURO CONTENCION SUR PARTE INFERIOR EJES 7-8 COMUNAL 3 | 2026-03-28 | 4/4/2026 12:00:00 AM | 7 | 28 | 23 | 82 | MURO | 23.867 | 3 | 82.143
B-19388 NATIVA | 191 | CONVENCIONAL 4000 PSI GC | MURO CONTENCION SUR PARTE INFERIOR EJES 7-8 COMUNAL 3 | 2026-03-28 | 4/4/2026 12:00:00 AM | 7 | 28 | 24 | 86 | MURO | 23.867 | 3 | 85.714
B-19388 NATIVA | 191 | CONVENCIONAL 4000 PSI GC | MURO CONTENCION SUR PARTE INFERIOR EJES 7-8 COMUNAL 3 | 2026-03-28 | 4/4/2026 12:00:00 AM | 7 | 28 | 24.6 | 88 | MURO | 23.867 | 3 | 87.857
B-19388 NATIVA | 191 | CONVENCIONAL 4000 PSI GC | PLACA PISO 1 EJES 7-8 A-C SALON COMUNAL 3 | 2026-04-07 | 4/14/2026 12:00:00 AM | 7 | 28 | 22.7 | 81 | PLACA | 23.7 | 3 | 81.071
B-19388 NATIVA | 191 | CONVENCIONAL 4000 PSI GC | PLACA PISO 1 EJES 7-8 A-C SALON COMUNAL 3 | 2026-04-07 | 4/14/2026 12:00:00 AM | 7 | 28 | 23.4 | 83 | PLACA | 23.7 | 3 | 83.571
B-19388 NATIVA | 191 | CONVENCIONAL 4000 PSI GC | PLACA PISO 1 EJES 7-8 A-C SALON COMUNAL 3 | 2026-04-07 | 4/14/2026 12:00:00 AM | 7 | 28 | 25 | 89 | PLACA | 23.7 | 3 | 89.286
B-19388 NATIVA | 191 | CONVENCIONAL 4000 PSI GC | COLUMNAS PISO 1 A-7 A-8 B-7 B-8 SALON COMUNAL 3 | 2026-04-10 | 4/17/2026 12:00:00 AM | 7 | 28 | 27.9 | 100 |  | 27.067 | 3 | 99.643
B-19388 NATIVA | 191 | CONVENCIONAL 4000 PSI GC | COLUMNAS PISO 1 A-7 A-8 B-7 B-8 SALON COMUNAL 3 | 2026-04-10 | 4/17/2026 12:00:00 AM | 7 | 28 | 28.6 | 102 |  | 27.067 | 3 | 102.143
B-19388 NATIVA | 191 | CONVENCIONAL 4000 PSI GC | COLUMNAS PISO 1 A-7 A-8 B-7 B-8 SALON COMUNAL 3 | 2026-04-10 | 4/17/2026 12:00:00 AM | 7 | 28 | 24.7 | 88 |  | 27.067 | 3 | 88.214
B-19388 NATIVA | 191 | IND. MURO 4000 GF | MUROS PISO 21 APTO 2104 Y 2105 TORRE 4 | 2026-04-13 | 4/20/2026 12:00:00 AM | 7 | 28 | 23.5 | 84 | MURO | 23.533 | 3 | 83.929
B-19388 NATIVA | 191 | IND. MURO 4000 GF | MUROS PISO 21 APTO 2104 Y 2105 TORRE 4 | 2026-04-13 | 4/20/2026 12:00:00 AM | 7 | 28 | 23.7 | 85 | MURO | 23.533 | 3 | 84.643
B-19388 NATIVA | 191 | IND. MURO 4000 GF | MUROS PISO 21 APTO 2104 Y 2105 TORRE 4 | 2026-04-13 | 4/20/2026 12:00:00 AM | 7 | 28 | 23.4 | 84 | MURO | 23.533 | 3 | 83.571
B-19388 NATIVA | 191 | CONVENCIONAL 4000 PSI GC | ZARPA COSTADO SUR EJE 8-9 SALON COMUNAL 3 | 2026-04-13 | 4/20/2026 12:00:00 AM | 7 | 28 | 20 | 71 |  | 20.433 | 3 | 71.429
B-19388 NATIVA | 191 | CONVENCIONAL 4000 PSI GC | ZARPA COSTADO SUR EJE 8-9 SALON COMUNAL 3 | 2026-04-13 | 4/20/2026 12:00:00 AM | 7 | 28 | 20 | 72 |  | 20.433 | 3 | 71.429
B-19388 NATIVA | 191 | CONVENCIONAL 4000 PSI GC | ZARPA COSTADO SUR EJE 8-9 SALON COMUNAL 3 | 2026-04-13 | 4/20/2026 12:00:00 AM | 7 | 28 | 21.3 | 76 |  | 20.433 | 3 | 76.071
B-19388 NATIVA | 191 | CONVENCIONAL 4000 PSI GC | MURO CONTENCION COSTADO SUR PARTE INFERIOR EJE 8-9 SALON COMUNAL 3 | 2026-04-14 | 4/21/2026 12:00:00 AM | 7 | 28 | 18.4 | 66 | MURO | 19.4 | 3 | 65.714
B-19388 NATIVA | 191 | CONVENCIONAL 4000 PSI GC | MURO CONTENCION COSTADO SUR PARTE INFERIOR EJE 8-9 SALON COMUNAL 3 | 2026-04-14 | 4/21/2026 12:00:00 AM | 7 | 28 | 20.7 | 74 | MURO | 19.4 | 3 | 73.929
B-19388 NATIVA | 191 | CONVENCIONAL 4000 PSI GC | MURO CONTENCION COSTADO SUR PARTE INFERIOR EJE 8-9 SALON COMUNAL 3 | 2026-04-14 | 4/21/2026 12:00:00 AM | 7 | 28 | 19.1 | 68 | MURO | 19.4 | 3 | 68.214
B-19388 NATIVA | 191 | IND. MURO 4000 GF | MUROS PISO 21 APTO 2102 Y 2103 TORRE 4 | 2026-04-14 | 4/21/2026 12:00:00 AM | 7 | 28 | 25 | 89 | MURO | 24.4 | 3 | 89.286
B-19388 NATIVA | 191 | IND. MURO 4000 GF | MUROS PISO 21 APTO 2102 Y 2103 TORRE 4 | 2026-04-14 | 4/21/2026 12:00:00 AM | 7 | 28 | 23.8 | 85 | MURO | 24.4 | 3 | 85
B-19388 NATIVA | 191 | IND. MURO 4000 GF | MUROS PISO 21 APTO 2102 Y 2103 TORRE 4 | 2026-04-14 | 4/21/2026 12:00:00 AM | 7 | 28 | 24.4 | 87 | MURO | 24.4 | 3 | 87.143
B-19388 NATIVA | 191 | IND. MURO 4000 GF | MUROS PISO 21 APTO 2106 Y 2107 TORRE 4 | 2026-04-15 | 4/22/2026 12:00:00 AM | 7 | 28 | 25 | 89 | MURO | 23.833 | 3 | 89.286
B-19388 NATIVA | 191 | IND. MURO 4000 GF | MUROS PISO 21 APTO 2106 Y 2107 TORRE 4 | 2026-04-15 | 4/22/2026 12:00:00 AM | 7 | 28 | 23.4 | 84 | MURO | 23.833 | 3 | 83.571
B-19388 NATIVA | 191 | IND. MURO 4000 GF | MUROS PISO 21 APTO 2106 Y 2107 TORRE 4 | 2026-04-15 | 4/22/2026 12:00:00 AM | 7 | 28 | 23.1 | 83 | MURO | 23.833 | 3 | 82.5
B-19388 NATIVA | 191 | IND. MURO 4000 GF | MUROS PISO 21 APTO 2108 Y 2109 TORRE 4 | 2026-04-16 | 4/23/2026 12:00:00 AM | 7 | 28 | 25.5 | 91 | MURO | 24.767 | 3 | 91.071
B-19388 NATIVA | 191 | IND. MURO 4000 GF | MUROS PISO 21 APTO 2108 Y 2109 TORRE 4 | 2026-04-16 | 4/23/2026 12:00:00 AM | 7 | 28 | 25.9 | 92 | MURO | 24.767 | 3 | 92.5
B-19388 NATIVA | 191 | IND. MURO 4000 GF | MUROS PISO 21 APTO 2108 Y 2109 TORRE 4 | 2026-04-16 | 4/23/2026 12:00:00 AM | 7 | 28 | 22.9 | 82 | MURO | 24.767 | 3 | 81.786
B-19388 NATIVA | 191 | CONVENCIONAL 4000 PSI GC | PLACA PISO 1 B' - C' SALON COMUNAL 2 | 2026-04-16 | 4/23/2026 12:00:00 AM | 7 | 28 | 30.9 | 110 | PLACA | 29.733 | 3 | 110.357
B-19388 NATIVA | 191 | CONVENCIONAL 4000 PSI GC | PLACA PISO 1 B' - C' SALON COMUNAL 2 | 2026-04-16 | 4/23/2026 12:00:00 AM | 7 | 28 | 27.7 | 99 | PLACA | 29.733 | 3 | 98.929
B-19388 NATIVA | 191 | CONVENCIONAL 4000 PSI GC | PLACA PISO 1 B' - C' SALON COMUNAL 2 | 2026-04-16 | 4/23/2026 12:00:00 AM | 7 | 28 | 30.6 | 109 | PLACA | 29.733 | 3 | 109.286
B-19388 NATIVA | 191 | CONVENCIONAL 4000 PSI GC | PLACA PISO 1 A' - B' SALON COMUNAL 2 | 2026-04-16 | 4/23/2026 12:00:00 AM | 7 | 28 | 24.6 | 88 | PLACA | 24.367 | 3 | 87.857
B-19388 NATIVA | 191 | CONVENCIONAL 4000 PSI GC | PLACA PISO 1 A' - B' SALON COMUNAL 2 | 2026-04-16 | 4/23/2026 12:00:00 AM | 7 | 28 | 25 | 89 | PLACA | 24.367 | 3 | 89.286
B-19388 NATIVA | 191 | CONVENCIONAL 4000 PSI GC | PLACA PISO 1 A' - B' SALON COMUNAL 2 | 2026-04-16 | 4/23/2026 12:00:00 AM | 7 | 28 | 23.5 | 84 | PLACA | 24.367 | 3 | 83.929
B-19388 NATIVA | 191 | IND. MURO 4000 GF | MUROS PISO 21 APTO 2101 Y 2112 TORRE 4 | 2026-04-17 | 4/24/2026 12:00:00 AM | 7 | 28 | 25.8 | 92 | MURO | 24.867 | 3 | 92.143
B-19388 NATIVA | 191 | IND. MURO 4000 GF | MUROS PISO 21 APTO 2101 Y 2112 TORRE 4 | 2026-04-17 | 4/24/2026 12:00:00 AM | 7 | 28 | 24 | 86 | MURO | 24.867 | 3 | 85.714
B-19388 NATIVA | 191 | IND. MURO 4000 GF | MUROS PISO 21 APTO 2101 Y 2112 TORRE 4 | 2026-04-17 | 4/24/2026 12:00:00 AM | 7 | 28 | 24.8 | 88 | MURO | 24.867 | 3 | 88.571
B-19388 NATIVA | 191 | CONVENCIONAL 4000 PSI GC | PLACA PISO 2 EJES 6-7 A-C SALON COMUNAL 3 | 2026-04-18 | 4/25/2026 12:00:00 AM | 7 | 28 | 26.4 | 94 | PLACA | 24.233 | 3 | 94.286
B-19388 NATIVA | 191 | CONVENCIONAL 4000 PSI GC | PLACA PISO 2 EJES 6-7 A-C SALON COMUNAL 3 | 2026-04-18 | 4/25/2026 12:00:00 AM | 7 | 28 | 22.7 | 81 | PLACA | 24.233 | 3 | 81.071
B-19388 NATIVA | 191 | CONVENCIONAL 4000 PSI GC | PLACA PISO 2 EJES 6-7 A-C SALON COMUNAL 3 | 2026-04-18 | 4/25/2026 12:00:00 AM | 7 | 28 | 23.6 | 84 | PLACA | 24.233 | 3 | 84.286
B-19388 NATIVA | 191 | CONVENCIONAL 4000 PSI GC | PLACA PISO 2 EJES 7-8 A-C SALON COMUNAL 3 | 2026-04-18 | 4/25/2026 12:00:00 AM | 7 | 28 | 22.7 | 81 | PLACA | 22.1 | 3 | 81.071
B-19388 NATIVA | 191 | CONVENCIONAL 4000 PSI GC | PLACA PISO 2 EJES 7-8 A-C SALON COMUNAL 3 | 2026-04-18 | 4/25/2026 12:00:00 AM | 7 | 28 | 20.8 | 74 | PLACA | 22.1 | 3 | 74.286
B-19388 NATIVA | 191 | CONVENCIONAL 4000 PSI GC | PLACA PISO 2 EJES 7-8 A-C SALON COMUNAL 3 | 2026-04-18 | 4/25/2026 12:00:00 AM | 7 | 28 | 22.8 | 82 | PLACA | 22.1 | 3 | 81.429
B-19388 NATIVA | 191 | IND. MURO 4000 GF | MUROS PISO 21 APTO 2110 Y 2111 TORRE 4 | 2026-04-20 | 4/27/2026 12:00:00 AM | 7 | 28 | 24.7 | 88 | MURO | 24.7 | 3 | 88.214
B-19388 NATIVA | 191 | IND. MURO 4000 GF | MUROS PISO 21 APTO 2110 Y 2111 TORRE 4 | 2026-04-20 | 4/27/2026 12:00:00 AM | 7 | 28 | 25.7 | 92 | MURO | 24.7 | 3 | 91.786
B-19388 NATIVA | 191 | IND. MURO 4000 GF | MUROS PISO 21 APTO 2110 Y 2111 TORRE 4 | 2026-04-20 | 4/27/2026 12:00:00 AM | 7 | 28 | 23.7 | 84 | MURO | 24.7 | 3 | 84.643
B-19388 NATIVA | 191 | CONVENCIONAL 4000 PSI GC | MURO CONTENCION COSTADO SUR PARTE SUPERIOR EJE 8-9 SALON COMUNAL 3 | 2026-04-20 | 4/27/2026 12:00:00 AM | 7 | 28 | 23.7 | 85 | MURO | 22.533 | 3 | 84.643
B-19388 NATIVA | 191 | CONVENCIONAL 4000 PSI GC | MURO CONTENCION COSTADO SUR PARTE SUPERIOR EJE 8-9 SALON COMUNAL 3 | 2026-04-20 | 4/27/2026 12:00:00 AM | 7 | 28 | 21.8 | 78 | MURO | 22.533 | 3 | 77.857
B-19388 NATIVA | 191 | CONVENCIONAL 4000 PSI GC | MURO CONTENCION COSTADO SUR PARTE SUPERIOR EJE 8-9 SALON COMUNAL 3 | 2026-04-20 | 4/27/2026 12:00:00 AM | 7 | 28 | 22.1 | 79 | MURO | 22.533 | 3 | 78.929
B-19388 NATIVA | 191 | CONVENCIONAL 4000 PSI GC | COLUMNAS PISO 1 A MEZZANINE A'-3 B'-3 Y MURO ESCALERA PRINCIPAL SALON COMUNAL 2 | 2026-04-20 | 4/27/2026 12:00:00 AM | 7 | 28 | 25.1 | 90 | MURO | 25.3 | 3 | 89.643
B-19388 NATIVA | 191 | CONVENCIONAL 4000 PSI GC | COLUMNAS PISO 1 A MEZZANINE A'-3 B'-3 Y MURO ESCALERA PRINCIPAL SALON COMUNAL 2 | 2026-04-20 | 4/27/2026 12:00:00 AM | 7 | 28 | 25.8 | 92 | MURO | 25.3 | 3 | 92.143
B-19388 NATIVA | 191 | CONVENCIONAL 4000 PSI GC | COLUMNAS PISO 1 A MEZZANINE A'-3 B'-3 Y MURO ESCALERA PRINCIPAL SALON COMUNAL 2 | 2026-04-20 | 4/27/2026 12:00:00 AM | 7 | 28 | 25 | 89 | MURO | 25.3 | 3 | 89.286
B-19388 NATIVA | 191 | IND. MURO 4000 GF | MUROS PISO 22 APTO 2204 Y 2205 TORRE 4 | 2026-04-21 | 4/28/2026 12:00:00 AM | 7 | 28 | 30.1 | 108 | MURO | 30.633 | 3 | 107.5
B-19388 NATIVA | 191 | IND. MURO 4000 GF | MUROS PISO 22 APTO 2204 Y 2205 TORRE 4 | 2026-04-21 | 4/28/2026 12:00:00 AM | 7 | 28 | 29.7 | 106 | MURO | 30.633 | 3 | 106.071
B-19388 NATIVA | 191 | IND. MURO 4000 GF | MUROS PISO 22 APTO 2204 Y 2205 TORRE 4 | 2026-04-21 | 4/28/2026 12:00:00 AM | 7 | 28 | 32.1 | 115 | MURO | 30.633 | 3 | 114.643
B-19388 NATIVA | 191 | IND. MURO 4000 GF | MUROS PISO 22 APTO 2208 Y 2209 TORRE 4 | 2026-04-25 | 5/2/2026 12:00:00 AM | 7 | 28 | 25.4 | 91 | MURO | 24.933 | 3 | 90.714
B-19388 NATIVA | 191 | IND. MURO 4000 GF | MUROS PISO 22 APTO 2208 Y 2209 TORRE 4 | 2026-04-25 | 5/2/2026 12:00:00 AM | 7 | 28 | 24.1 | 86 | MURO | 24.933 | 3 | 86.071
B-19388 NATIVA | 191 | IND. MURO 4000 GF | MUROS PISO 22 APTO 2208 Y 2209 TORRE 4 | 2026-04-25 | 5/2/2026 12:00:00 AM | 7 | 28 | 25.3 | 90 | MURO | 24.933 | 3 | 90.357
B-19388 NATIVA | 191 | CONVENCIONAL 4000 PSI GC | CIMENTACION EJES C-D 9-10 SALON COMUNAL 3 | 2026-04-25 | 5/2/2026 12:00:00 AM | 7 | 28 | 23.4 | 84 |  | 22.933 | 3 | 83.571
B-19388 NATIVA | 191 | CONVENCIONAL 4000 PSI GC | CIMENTACION EJES C-D 9-10 SALON COMUNAL 3 | 2026-04-25 | 5/2/2026 12:00:00 AM | 7 | 28 | 21.6 | 77 |  | 22.933 | 3 | 77.143
B-19388 NATIVA | 191 | CONVENCIONAL 4000 PSI GC | CIMENTACION EJES C-D 9-10 SALON COMUNAL 3 | 2026-04-25 | 5/2/2026 12:00:00 AM | 7 | 28 | 23.8 | 85 |  | 22.933 | 3 | 85
B-19388 NATIVA | 191 | IND. MURO 4000 GF | COLUMNAS DOBLE ALTURA PISO 1 SALON COMUNAL 2 | 2026-04-27 | 5/4/2026 12:00:00 AM | 7 | 28 | 21.4 | 76 |  | 23.2 | 3 | 76.429
B-19388 NATIVA | 191 | IND. MURO 4000 GF | COLUMNAS DOBLE ALTURA PISO 1 SALON COMUNAL 2 | 2026-04-27 | 5/4/2026 12:00:00 AM | 7 | 28 | 25 | 89 |  | 23.2 | 3 | 89.286
B-19388 NATIVA | 191 | IND. MURO 4000 GF | COLUMNAS DOBLE ALTURA PISO 1 SALON COMUNAL 2 | 2026-04-27 | 5/4/2026 12:00:00 AM | 7 | 28 | 23.2 | 83 |  | 23.2 | 3 | 82.857
B-19388 NATIVA | 191 | IND. MURO 4000 GF | MUROS PISO 22 APTO 2210 Y 2211 TORRE 4 | 2026-04-27 | 5/4/2026 12:00:00 AM | 7 | 28 | 21.6 | 77 | MURO | 22.567 | 3 | 77.143
B-19388 NATIVA | 191 | IND. MURO 4000 GF | MUROS PISO 22 APTO 2210 Y 2211 TORRE 4 | 2026-04-27 | 5/4/2026 12:00:00 AM | 7 | 28 | 25.1 | 89 | MURO | 22.567 | 3 | 89.643
B-19388 NATIVA | 191 | IND. MURO 4000 GF | MUROS PISO 22 APTO 2210 Y 2211 TORRE 4 | 2026-04-27 | 5/4/2026 12:00:00 AM | 7 | 28 | 21 | 75 | MURO | 22.567 | 3 | 75
B-19388 NATIVA | 191 | IND. MURO 4000 GF | MUROS PISO 23 APTO 2304 Y 2305 TORRE 4 | 2026-04-28 | 5/5/2026 12:00:00 AM | 7 | 28 | 25.9 | 92 | MURO | 26.6 | 3 | 92.5
B-19388 NATIVA | 191 | IND. MURO 4000 GF | MUROS PISO 23 APTO 2304 Y 2305 TORRE 4 | 2026-04-28 | 5/5/2026 12:00:00 AM | 7 | 28 | 27.3 | 98 | MURO | 26.6 | 3 | 97.5
B-19388 NATIVA | 191 | IND. MURO 4000 GF | MUROS PISO 23 APTO 2304 Y 2305 TORRE 4 | 2026-04-28 | 5/5/2026 12:00:00 AM | 7 | 28 | 26.6 | 95 | MURO | 26.6 | 3 | 95
B-19388 NATIVA | 191 | CONVENCIONAL 4000 PSI GC | COLUMNAS SOTANO EJES C-10 D-10, CIMENTACION EJE 9 A-C SALON COMUNAL 3 | 2026-04-29 | 5/6/2026 12:00:00 AM | 7 | 28 | 19.6 | 70 |  | 21.967 | 3 | 70
B-19388 NATIVA | 191 | CONVENCIONAL 4000 PSI GC | COLUMNAS SOTANO EJES C-10 D-10, CIMENTACION EJE 9 A-C SALON COMUNAL 3 | 2026-04-29 | 5/6/2026 12:00:00 AM | 7 | 28 | 26.9 | 96 |  | 21.967 | 3 | 96.071
B-19388 NATIVA | 191 | CONVENCIONAL 4000 PSI GC | COLUMNAS SOTANO EJES C-10 D-10, CIMENTACION EJE 9 A-C SALON COMUNAL 3 | 2026-04-29 | 5/6/2026 12:00:00 AM | 7 | 28 | 19.4 | 69 |  | 21.967 | 3 | 69.286
B-19388 NATIVA | 191 | IND. MURO 4000 GF | MUROS PISO 23 APTO 2302 Y 2303 TORRE 4 | 2026-04-29 | 5/6/2026 12:00:00 AM | 7 | 28 | 22.5 | 80 | MURO | 24.867 | 3 | 80.357
B-19388 NATIVA | 191 | IND. MURO 4000 GF | MUROS PISO 23 APTO 2302 Y 2303 TORRE 4 | 2026-04-29 | 5/6/2026 12:00:00 AM | 7 | 28 | 26.6 | 95 | MURO | 24.867 | 3 | 95
B-19388 NATIVA | 191 | IND. MURO 4000 GF | MUROS PISO 23 APTO 2302 Y 2303 TORRE 4 | 2026-04-29 | 5/6/2026 12:00:00 AM | 7 | 28 | 25.5 | 91 | MURO | 24.867 | 3 | 91.071
B-19388 NATIVA | 191 | IND. MURO 4000 GF | MUROS PISO 23 APTO 2301 Y 2312 TORRE 4 | 2026-05-04 | 5/11/2026 12:00:00 AM | 7 | 28 | 30 | 107 | MURO | 28.6 | 3 | 107.143
B-19388 NATIVA | 191 | IND. MURO 4000 GF | MUROS PISO 23 APTO 2301 Y 2312 TORRE 4 | 2026-05-04 | 5/11/2026 12:00:00 AM | 7 | 28 | 26.8 | 96 | MURO | 28.6 | 3 | 95.714
B-19388 NATIVA | 191 | IND. MURO 4000 GF | MUROS PISO 23 APTO 2301 Y 2312 TORRE 4 | 2026-05-04 | 5/11/2026 12:00:00 AM | 7 | 28 | 29 | 104 | MURO | 28.6 | 3 | 103.571
B-19388 NATIVA | 191 | IND. MURO 4000 GF | MURO CONTENCION EJE 9 DOBLE ALTURA, COLUMNA SOTANO B-9 SALON COMUNAL 3 | 2026-05-04 | 5/11/2026 12:00:00 AM | 7 | 28 | 22.6 | 81 | MURO | 23.367 | 3 | 80.714
B-19388 NATIVA | 191 | IND. MURO 4000 GF | MURO CONTENCION EJE 9 DOBLE ALTURA, COLUMNA SOTANO B-9 SALON COMUNAL 3 | 2026-05-04 | 5/11/2026 12:00:00 AM | 7 | 28 | 23.9 | 85 | MURO | 23.367 | 3 | 85.357
B-19388 NATIVA | 191 | IND. MURO 4000 GF | MURO CONTENCION EJE 9 DOBLE ALTURA, COLUMNA SOTANO B-9 SALON COMUNAL 3 | 2026-05-04 | 5/11/2026 12:00:00 AM | 7 | 28 | 23.6 | 84 | MURO | 23.367 | 3 | 84.286
B-19388 NATIVA | 191 | IND. MURO 4000 GF | MUROS PISO 23 APTO 2308 Y 2309 TORRE 4 | 2026-05-05 | 5/12/2026 12:00:00 AM | 7 | 28 | 28.1 | 100 | MURO | 27.567 | 3 | 100.357
B-19388 NATIVA | 191 | IND. MURO 4000 GF | MUROS PISO 23 APTO 2308 Y 2309 TORRE 4 | 2026-05-05 | 5/12/2026 12:00:00 AM | 7 | 28 | 29.4 | 105 | MURO | 27.567 | 3 | 105
B-19388 NATIVA | 191 | IND. MURO 4000 GF | MUROS PISO 23 APTO 2308 Y 2309 TORRE 4 | 2026-05-05 | 5/12/2026 12:00:00 AM | 7 | 28 | 25.2 | 90 | MURO | 27.567 | 3 | 90
B-19388 NATIVA | 191 | IND. MURO 4000 GF | MUROS PISO 23 APTO 2310 Y 2311 TORRE 4 | 2026-05-06 | 5/13/2026 12:00:00 AM | 7 | 28 | 22.1 | 79 | MURO | 22.567 | 3 | 78.929
B-19388 NATIVA | 191 | IND. MURO 4000 GF | MUROS PISO 23 APTO 2310 Y 2311 TORRE 4 | 2026-05-06 | 5/13/2026 12:00:00 AM | 7 | 28 | 23.3 | 83 | MURO | 22.567 | 3 | 83.214
B-19388 NATIVA | 191 | IND. MURO 4000 GF | MUROS PISO 23 APTO 2310 Y 2311 TORRE 4 | 2026-05-06 | 5/13/2026 12:00:00 AM | 7 | 28 | 22.3 | 80 | MURO | 22.567 | 3 | 79.643
B-19388 NATIVA | 191 | IND. MURO 4000 GF | MUROS PISO 24 APTO 2404 Y 2405 TORRE 4 | 2026-05-07 | 5/14/2026 12:00:00 AM | 7 | 28 | 34.5 | 123 | MURO | 34.767 | 3 | 123.214
B-19388 NATIVA | 191 | IND. MURO 4000 GF | MUROS PISO 24 APTO 2404 Y 2405 TORRE 4 | 2026-05-07 | 5/14/2026 12:00:00 AM | 7 | 28 | 35.3 | 126 | MURO | 34.767 | 3 | 126.071
B-19388 NATIVA | 191 | IND. MURO 4000 GF | MUROS PISO 24 APTO 2404 Y 2405 TORRE 4 | 2026-05-07 | 5/14/2026 12:00:00 AM | 7 | 28 | 34.5 | 123 | MURO | 34.767 | 3 | 123.214
B-19388 NATIVA | 191 | IND. MURO 4000 GF | MUROS PISO 24 APTOS 2402 Y 2403 TORRE 4 | 2026-05-08 | 5/15/2026 12:00:00 AM | 7 | 28 | 29.6 | 106 | MURO | 28.7 | 3 | 105.714
B-19388 NATIVA | 191 | IND. MURO 4000 GF | MUROS PISO 24 APTOS 2402 Y 2403 TORRE 4 | 2026-05-08 | 5/15/2026 12:00:00 AM | 7 | 28 | 29 | 104 | MURO | 28.7 | 3 | 103.571
B-19388 NATIVA | 191 | IND. MURO 4000 GF | MUROS PISO 24 APTOS 2402 Y 2403 TORRE 4 | 2026-05-08 | 5/15/2026 12:00:00 AM | 7 | 28 | 27.5 | 98 | MURO | 28.7 | 3 | 98.214
B-19388 NATIVA | 191 | IND. MURO 4000 GF | COLUNAS PISO 2 A-7 A-8 B-7 B-8 SALON COMUNAL 3 | 2026-05-07 | 5/14/2026 12:00:00 AM | 7 | 28 | 29.2 | 104 |  | 29.267 | 3 | 104.286
B-19388 NATIVA | 191 | IND. MURO 4000 GF | COLUNAS PISO 2 A-7 A-8 B-7 B-8 SALON COMUNAL 3 | 2026-05-07 | 5/14/2026 12:00:00 AM | 7 | 28 | 30.2 | 108 |  | 29.267 | 3 | 107.857
B-19388 NATIVA | 191 | IND. MURO 4000 GF | COLUNAS PISO 2 A-7 A-8 B-7 B-8 SALON COMUNAL 3 | 2026-05-07 | 5/14/2026 12:00:00 AM | 7 | 28 | 28.4 | 101 |  | 29.267 | 3 | 101.429
B-19388 NATIVA | 191 | IND. MURO 4000 GF | PLACA MEZZANINE SALON COMUNAL 2 | 2026-05-09 | 5/16/2026 12:00:00 AM | 7 | 28 | 23.3 | 83 | PLACA | 27.4 | 3 | 83.214
B-19388 NATIVA | 191 | IND. MURO 4000 GF | PLACA MEZZANINE SALON COMUNAL 2 | 2026-05-09 | 5/16/2026 12:00:00 AM | 7 | 28 | 37.4 | 134 | PLACA | 27.4 | 3 | 133.571
B-19388 NATIVA | 191 | IND. MURO 4000 GF | PLACA MEZZANINE SALON COMUNAL 2 | 2026-05-09 | 5/16/2026 12:00:00 AM | 7 | 28 | 21.5 | 77 | PLACA | 27.4 | 3 | 76.786
B-19388 NATIVA | 191 | IND. MURO 4000 GF | MUROS PISO 24 APTOS 2406 Y 2407 TORRE 4 | 2026-05-09 | 5/16/2026 12:00:00 AM | 7 | 28 | 26.6 | 95 | MURO | 26.967 | 3 | 95
B-19388 NATIVA | 191 | IND. MURO 4000 GF | MUROS PISO 24 APTOS 2406 Y 2407 TORRE 4 | 2026-05-09 | 5/16/2026 12:00:00 AM | 7 | 28 | 27.7 | 99 | MURO | 26.967 | 3 | 98.929
B-19388 NATIVA | 191 | IND. MURO 4000 GF | MUROS PISO 24 APTOS 2406 Y 2407 TORRE 4 | 2026-05-09 | 5/16/2026 12:00:00 AM | 7 | 28 | 26.6 | 95 | MURO | 26.967 | 3 | 95
B-19388 NATIVA | 191 | IND. MURO 4000 GF | MUROS PISO 24 APTOS 2410 Y 2411 TORRE 4 | 2026-05-13 | 5/20/2026 12:00:00 AM | 7 | 28 | 29.7 | 106 | MURO | 27.833 | 3 | 106.071
B-19388 NATIVA | 191 | IND. MURO 4000 GF | MUROS PISO 24 APTOS 2410 Y 2411 TORRE 4 | 2026-05-13 | 5/20/2026 12:00:00 AM | 7 | 28 | 27.3 | 98 | MURO | 27.833 | 3 | 97.5
B-19388 NATIVA | 191 | IND. MURO 4000 GF | MUROS PISO 24 APTOS 2410 Y 2411 TORRE 4 | 2026-05-13 | 5/20/2026 12:00:00 AM | 7 | 28 | 26.5 | 94 | MURO | 27.833 | 3 | 94.643
B-19388 NATIVA | 191 | IND. MURO 4000 GF | MUROS PISO 25 APTOS 2504 Y 2505 TORRE 4 | 2026-05-14 | 5/21/2026 12:00:00 AM | 7 | 28 | 30.2 | 108 | MURO | 30.433 | 3 | 107.857
B-19388 NATIVA | 191 | IND. MURO 4000 GF | MUROS PISO 25 APTOS 2504 Y 2505 TORRE 4 | 2026-05-14 | 5/21/2026 12:00:00 AM | 7 | 28 | 31.2 | 111 | MURO | 30.433 | 3 | 111.429
B-19388 NATIVA | 191 | IND. MURO 4000 GF | MUROS PISO 25 APTOS 2504 Y 2505 TORRE 4 | 2026-05-14 | 5/21/2026 12:00:00 AM | 7 | 28 | 29.9 | 107 | MURO | 30.433 | 3 | 106.786
B-19388 NATIVA | 191 | CONVENCIONAL 4000 PSI GC | SALON COMUNAL 3 - PLACA PISO 1 EJES A-C ENTRE 7-8 | 2026-05-15 | 5/22/2026 12:00:00 AM | 7 | 28 | 26.6 | 95 | PLACA | 27.667 | 3 | 95
B-19388 NATIVA | 191 | CONVENCIONAL 4000 PSI GC | SALON COMUNAL 3 - PLACA PISO 1 EJES A-C ENTRE 7-8 | 2026-05-15 | 5/22/2026 12:00:00 AM | 7 | 28 | 30 | 107 | PLACA | 27.667 | 3 | 107.143
B-19388 NATIVA | 191 | CONVENCIONAL 4000 PSI GC | SALON COMUNAL 3 - PLACA PISO 1 EJES A-C ENTRE 7-8 | 2026-05-15 | 5/22/2026 12:00:00 AM | 7 | 28 | 26.4 | 94 | PLACA | 27.667 | 3 | 94.286
B-19388 NATIVA | 191 | IND. MURO 4000 GF | MUROS PISO 25 APTOS 2502 Y 2503 TORRE 4 | 2026-05-15 | 5/22/2026 12:00:00 AM | 7 | 28 | 30.4 | 108 | MURO | 27.633 | 3 | 108.571
B-19388 NATIVA | 191 | IND. MURO 4000 GF | MUROS PISO 25 APTOS 2502 Y 2503 TORRE 4 | 2026-05-15 | 5/22/2026 12:00:00 AM | 7 | 28 | 26.1 | 93 | MURO | 27.633 | 3 | 93.214
B-19388 NATIVA | 191 | IND. MURO 4000 GF | MUROS PISO 25 APTOS 2502 Y 2503 TORRE 4 | 2026-05-15 | 5/22/2026 12:00:00 AM | 7 | 28 | 26.4 | 94 | MURO | 27.633 | 3 | 94.286
B-19388 NATIVA | 191 | IND. MURO 4000 GF | MUROS PISO 25 APTOS 2506 Y 2507 TORRE 4 | 2026-05-16 | 5/23/2026 12:00:00 AM | 7 | 28 | 25 | 89 | MURO | 26.433 | 3 | 89.286
B-19388 NATIVA | 191 | IND. MURO 4000 GF | MUROS PISO 25 APTOS 2506 Y 2507 TORRE 4 | 2026-05-16 | 5/23/2026 12:00:00 AM | 7 | 28 | 26.5 | 95 | MURO | 26.433 | 3 | 94.643
B-19388 NATIVA | 191 | IND. MURO 4000 GF | MUROS PISO 25 APTOS 2506 Y 2507 TORRE 4 | 2026-05-16 | 5/23/2026 12:00:00 AM | 7 | 28 | 27.8 | 99 | MURO | 26.433 | 3 | 99.286
B-19388 NATIVA | 191 | IND. MURO 5000 GF | MUROS AP 2001-2012 TORRE 5 | 2026-05-16 | 5/23/2026 12:00:00 AM | 7 | 28 | 32.6 | 116 | MURO | 31.967 | 3 | 116.429
B-19388 NATIVA | 191 | IND. MURO 5000 GF | MUROS AP 2001-2012 TORRE 5 | 2026-05-16 | 5/23/2026 12:00:00 AM | 7 | 28 | 31.4 | 112 | MURO | 31.967 | 3 | 112.143
B-19388 NATIVA | 191 | IND. MURO 5000 GF | MUROS AP 2001-2012 TORRE 5 | 2026-05-16 | 5/23/2026 12:00:00 AM | 7 | 28 | 31.9 | 114 | MURO | 31.967 | 3 | 113.929
B-19388 NATIVA | 191 | CONVENCIONAL 4000 PSI GC | MURO DE CONTENCION - ALTURA 2 - EJE A ENTRE 9 Y 10 | 2026-05-13 | 5/20/2026 12:00:00 AM | 7 | 28 | 23.5 | 84 | MURO | 25.167 | 3 | 83.929
B-19388 NATIVA | 191 | CONVENCIONAL 4000 PSI GC | MURO DE CONTENCION - ALTURA 2 - EJE A ENTRE 9 Y 10 | 2026-05-13 | 5/20/2026 12:00:00 AM | 7 | 28 | 25.2 | 90 | MURO | 25.167 | 3 | 90
B-19388 NATIVA | 191 | CONVENCIONAL 4000 PSI GC | MURO DE CONTENCION - ALTURA 2 - EJE A ENTRE 9 Y 10 | 2026-05-13 | 5/20/2026 12:00:00 AM | 7 | 28 | 26.8 | 96 | MURO | 25.167 | 3 | 95.714
B-19388 NATIVA | 191 | CONVENCIONAL 4000 PSI GC | VIGAS DE CIMENTACION COMUNAL 3 - PLACAS BAJO TANQUE | 2026-05-19 | 5/26/2026 12:00:00 AM | 7 | 28 | 28.3 | 101 | PLACA | 30.967 | 3 | 101.071
B-19388 NATIVA | 191 | CONVENCIONAL 4000 PSI GC | VIGAS DE CIMENTACION COMUNAL 3 - PLACAS BAJO TANQUE | 2026-05-19 | 5/26/2026 12:00:00 AM | 7 | 28 | 33 | 118 | PLACA | 30.967 | 3 | 117.857
B-19388 NATIVA | 191 | CONVENCIONAL 4000 PSI GC | VIGAS DE CIMENTACION COMUNAL 3 - PLACAS BAJO TANQUE | 2026-05-19 | 5/26/2026 12:00:00 AM | 7 | 28 | 31.6 | 113 | PLACA | 30.967 | 3 | 112.857
B-19388 NATIVA | 191 | IND. MURO 4000 GF | MUROS PISO 25 APTOS 2501 Y 2512 TORRE 4 | 2026-05-19 | 5/26/2026 12:00:00 AM | 7 | 28 | 20.4 | 73 | MURO | 19.333 | 3 | 72.857
B-19388 NATIVA | 191 | IND. MURO 4000 GF | MUROS PISO 25 APTOS 2501 Y 2512 TORRE 4 | 2026-05-19 | 5/26/2026 12:00:00 AM | 7 | 28 | 18 | 64 | MURO | 19.333 | 3 | 64.286
B-19388 NATIVA | 191 | IND. MURO 4000 GF | MUROS PISO 25 APTOS 2501 Y 2512 TORRE 4 | 2026-05-19 | 5/26/2026 12:00:00 AM | 7 | 28 | 19.6 | 70 | MURO | 19.333 | 3 | 70
B-19388 NATIVA | 191 | IND. MURO 4000 GF | MUROS PISO 25 APTOS 2508 Y 2509 TORRE 4 | 2026-05-20 | 5/27/2026 12:00:00 AM | 7 | 28 | 29 | 104 | MURO | 28.533 | 3 | 103.571
B-19388 NATIVA | 191 | IND. MURO 4000 GF | MUROS PISO 25 APTOS 2508 Y 2509 TORRE 4 | 2026-05-20 | 5/27/2026 12:00:00 AM | 7 | 28 | 26.5 | 95 | MURO | 28.533 | 3 | 94.643
B-19388 NATIVA | 191 | IND. MURO 4000 GF | MUROS PISO 25 APTOS 2508 Y 2509 TORRE 4 | 2026-05-20 | 5/27/2026 12:00:00 AM | 7 | 28 | 30.1 | 108 | MURO | 28.533 | 3 | 107.5
B-19388 NATIVA | 191 | IND. MURO 4000 GF | MUROS PISO 25 APTOS 2510 Y 2511 TORRE 4 | 2026-05-21 | 5/28/2026 12:00:00 AM | 7 | 28 | 23.9 | 85 | MURO | 24.867 | 3 | 85.357
B-19388 NATIVA | 191 | IND. MURO 4000 GF | MUROS PISO 25 APTOS 2510 Y 2511 TORRE 4 | 2026-05-21 | 5/28/2026 12:00:00 AM | 7 | 28 | 26.4 | 94 | MURO | 24.867 | 3 | 94.286
B-19388 NATIVA | 191 | IND. MURO 4000 GF | MUROS PISO 25 APTOS 2510 Y 2511 TORRE 4 | 2026-05-21 | 5/28/2026 12:00:00 AM | 7 | 28 | 24.3 | 87 | MURO | 24.867 | 3 | 86.786
B-19388 NATIVA | 191 | IND. MURO 4000 GF | MURO CONTENCION COSTADO ORIENTAL PRIMERA ALTURA COMUNAL 3 | 2026-05-21 | 5/28/2026 12:00:00 AM | 7 | 28 | 25.4 | 90 | MURO | 25.5 | 3 | 90.714
B-19388 NATIVA | 191 | IND. MURO 4000 GF | MURO CONTENCION COSTADO ORIENTAL PRIMERA ALTURA COMUNAL 3 | 2026-05-21 | 5/28/2026 12:00:00 AM | 7 | 28 | 27.1 | 97 | MURO | 25.5 | 3 | 96.786
B-19388 NATIVA | 191 | IND. MURO 4000 GF | MURO CONTENCION COSTADO ORIENTAL PRIMERA ALTURA COMUNAL 3 | 2026-05-21 | 5/28/2026 12:00:00 AM | 7 | 28 | 24 | 86 | MURO | 25.5 | 3 | 85.714
B-19388 NATIVA | 191 | IND. MURO 4000 GF | MUROS AP 2104-2105 TORRE 5 | 2026-05-23 | 5/30/2026 12:00:00 AM | 7 | 28 | 21 | 75 | MURO | 21.533 | 3 | 75
B-19388 NATIVA | 191 | IND. MURO 4000 GF | MUROS AP 2104-2105 TORRE 5 | 2026-05-23 | 5/30/2026 12:00:00 AM | 7 | 28 | 22.4 | 80 | MURO | 21.533 | 3 | 80
B-19388 NATIVA | 191 | IND. MURO 4000 GF | MUROS AP 2104-2105 TORRE 5 | 2026-05-23 | 5/30/2026 12:00:00 AM | 7 | 28 | 21.2 | 76 | MURO | 21.533 | 3 | 75.714
B-19388 NATIVA | 191 | IND. MURO 4000 GF | MUROS PISO 26 APTOS 2602 Y 2603 TORRE 4 | 2026-05-23 | 5/30/2026 12:00:00 AM | 7 | 28 | 22.5 | 80 | MURO | 25.1 | 3 | 80.357
B-19388 NATIVA | 191 | IND. MURO 4000 GF | MUROS PISO 26 APTOS 2602 Y 2603 TORRE 4 | 2026-05-23 | 5/30/2026 12:00:00 AM | 7 | 28 | 27.7 | 99 | MURO | 25.1 | 3 | 98.929
B-19388 NATIVA | 191 | IND. MURO 4000 GF | MUROS PISO 26 APTOS 2602 Y 2603 TORRE 4 | 2026-05-23 | 5/30/2026 12:00:00 AM | 7 | 28 | 25.1 | 90 | MURO | 25.1 | 3 | 89.643
B-19388 NATIVA | 191 | CONVENCIONAL 4000 PSI GC | MURO CONTENCION TRAMO I EJE 12 ENTRE C-D COMUNAL 3 Y MURO DE ESCALERA Y FOSO ASCENSOR C2 NIVEL MEZANINE | 2026-05-23 | 5/30/2026 12:00:00 AM | 7 | 28 | 29 | 104 | MURO | 28.233 | 3 | 103.571
B-19388 NATIVA | 191 | CONVENCIONAL 4000 PSI GC | MURO CONTENCION TRAMO I EJE 12 ENTRE C-D COMUNAL 3 Y MURO DE ESCALERA Y FOSO ASCENSOR C2 NIVEL MEZANINE | 2026-05-23 | 5/30/2026 12:00:00 AM | 7 | 28 | 27.7 | 99 | MURO | 28.233 | 3 | 98.929
B-19388 NATIVA | 191 | CONVENCIONAL 4000 PSI GC | MURO CONTENCION TRAMO I EJE 12 ENTRE C-D COMUNAL 3 Y MURO DE ESCALERA Y FOSO ASCENSOR C2 NIVEL MEZANINE | 2026-05-23 | 5/30/2026 12:00:00 AM | 7 | 28 | 28 | 100 | MURO | 28.233 | 3 | 100
B-19388 NATIVA | 191 | IND. MURO 4000 GF | MUROS PISO 26 APTOS 2606 Y 2607 TORRE 4 | 2026-05-25 | 6/1/2026 12:00:00 AM | 7 | 28 | 23.5 | 84 | MURO | 24.667 | 3 | 83.929
B-19388 NATIVA | 191 | IND. MURO 4000 GF | MUROS PISO 26 APTOS 2606 Y 2607 TORRE 4 | 2026-05-25 | 6/1/2026 12:00:00 AM | 7 | 28 | 25 | 89 | MURO | 24.667 | 3 | 89.286
B-19388 NATIVA | 191 | IND. MURO 4000 GF | MUROS PISO 26 APTOS 2606 Y 2607 TORRE 4 | 2026-05-25 | 6/1/2026 12:00:00 AM | 7 | 28 | 25.5 | 91 | MURO | 24.667 | 3 | 91.071
B-19388 NATIVA | 191 | IND. MURO 4000 GF | MUROS AP 2101-2112 TORRE 5 | 2026-05-25 | 6/1/2026 12:00:00 AM | 7 | 28 | 28.4 | 101 | MURO | 27.367 | 3 | 101.429
B-19388 NATIVA | 191 | IND. MURO 4000 GF | MUROS AP 2101-2112 TORRE 5 | 2026-05-25 | 6/1/2026 12:00:00 AM | 7 | 28 | 28.6 | 102 | MURO | 27.367 | 3 | 102.143
B-19388 NATIVA | 191 | IND. MURO 4000 GF | MUROS AP 2101-2112 TORRE 5 | 2026-05-25 | 6/1/2026 12:00:00 AM | 7 | 28 | 25.1 | 90 | MURO | 27.367 | 3 | 89.643
B-19388 NATIVA | 191 | IND. MURO 4000 GF | MUROS PISO 26 APTOS 2601 Y 2612 TORRE 4 | 2026-05-26 | 6/2/2026 12:00:00 AM | 7 | 28 | 22.6 | 80 | MURO | 25.633 | 3 | 80.714
B-19388 NATIVA | 191 | IND. MURO 4000 GF | MUROS PISO 26 APTOS 2601 Y 2612 TORRE 4 | 2026-05-26 | 6/2/2026 12:00:00 AM | 7 | 28 | 28.2 | 101 | MURO | 25.633 | 3 | 100.714
B-19388 NATIVA | 191 | IND. MURO 4000 GF | MUROS PISO 26 APTOS 2601 Y 2612 TORRE 4 | 2026-05-26 | 6/2/2026 12:00:00 AM | 7 | 28 | 26.1 | 93 | MURO | 25.633 | 3 | 93.214
B-19388 NATIVA | 191 | IND. MURO 4000 GF | MUROS AP 2106-2107 TORRE 5 | 2026-05-26 | 6/2/2026 12:00:00 AM | 7 | 28 | 28.2 | 101 | MURO | 27.1 | 3 | 100.714
B-19388 NATIVA | 191 | IND. MURO 4000 GF | MUROS AP 2106-2107 TORRE 5 | 2026-05-26 | 6/2/2026 12:00:00 AM | 7 | 28 | 29.1 | 104 | MURO | 27.1 | 3 | 103.929
B-19388 NATIVA | 191 | IND. MURO 4000 GF | MUROS AP 2106-2107 TORRE 5 | 2026-05-26 | 6/2/2026 12:00:00 AM | 7 | 28 | 24 | 86 | MURO | 27.1 | 3 | 85.714
B-19388 NATIVA | 191 | IND. MURO 4000 GF | MUROS PISO 26 APTOS 2608 Y 2609 TORRE 4 | 2026-05-27 | 6/3/2026 12:00:00 AM | 7 | 28 | 28.4 | 102 | MURO | 26.567 | 3 | 101.429
B-19388 NATIVA | 191 | IND. MURO 4000 GF | MUROS PISO 26 APTOS 2608 Y 2609 TORRE 4 | 2026-05-27 | 6/3/2026 12:00:00 AM | 7 | 28 | 24.7 | 88 | MURO | 26.567 | 3 | 88.214
B-19388 NATIVA | 191 | IND. MURO 4000 GF | MUROS PISO 26 APTOS 2608 Y 2609 TORRE 4 | 2026-05-27 | 6/3/2026 12:00:00 AM | 7 | 28 | 26.6 | 95 | MURO | 26.567 | 3 | 95
B-19388 NATIVA | 191 | IND. MURO 4000 GF | MUROS P2111-2110 TORRE 5 | 2026-05-27 | 6/3/2026 12:00:00 AM | 7 | 28 | 25.4 | 91 | MURO | 25.133 | 3 | 90.714
B-19388 NATIVA | 191 | IND. MURO 4000 GF | MUROS P2111-2110 TORRE 5 | 2026-05-27 | 6/3/2026 12:00:00 AM | 7 | 28 | 23.5 | 84 | MURO | 25.133 | 3 | 83.929
B-19388 NATIVA | 191 | IND. MURO 4000 GF | MUROS P2111-2110 TORRE 5 | 2026-05-27 | 6/3/2026 12:00:00 AM | 7 | 28 | 26.5 | 95 | MURO | 25.133 | 3 | 94.643
B-19388 NATIVA | 191 | CONVENCIONAL 4000 PSI GC | ESCALERA COMUNAL 2 PISO 1 AL MEZANINE | 2026-05-28 | 6/4/2026 12:00:00 AM | 7 | 28 | 23.2 | 83 |  | 23.667 | 3 | 82.857
B-19388 NATIVA | 191 | CONVENCIONAL 4000 PSI GC | ESCALERA COMUNAL 2 PISO 1 AL MEZANINE | 2026-05-28 | 6/4/2026 12:00:00 AM | 7 | 28 | 23.8 | 85 |  | 23.667 | 3 | 85
B-19388 NATIVA | 191 | CONVENCIONAL 4000 PSI GC | ESCALERA COMUNAL 2 PISO 1 AL MEZANINE | 2026-05-28 | 6/4/2026 12:00:00 AM | 7 | 28 | 24 | 86 |  | 23.667 | 3 | 85.714
B-19388 NATIVA | 191 | CONVENCIONAL 4000 PSI GC | COLUMNAS SEMISOTANO ENTRE EJE 11-12 C-D COMUNAL 3 | 2026-05-28 | 6/4/2026 12:00:00 AM | 7 | 28 | 20.1 | 72 |  | 21.2 | 3 | 71.786
B-19388 NATIVA | 191 | CONVENCIONAL 4000 PSI GC | COLUMNAS SEMISOTANO ENTRE EJE 11-12 C-D COMUNAL 3 | 2026-05-28 | 6/4/2026 12:00:00 AM | 7 | 28 | 22.7 | 81 |  | 21.2 | 3 | 81.071
B-19388 NATIVA | 191 | CONVENCIONAL 4000 PSI GC | COLUMNAS SEMISOTANO ENTRE EJE 11-12 C-D COMUNAL 3 | 2026-05-28 | 6/4/2026 12:00:00 AM | 7 | 28 | 20.8 | 74 |  | 21.2 | 3 | 74.286
B-19388 NATIVA | 191 | CONVENCIONAL 4000 PSI GC | MURO DE CONTENCION TRAMO II EJE 12 ENTRE C-D COMUNAL 3 | 2026-05-26 | 6/2/2026 12:00:00 AM | 7 | 28 | 22.9 | 82 | MURO | 22.033 | 3 | 81.786
B-19388 NATIVA | 191 | CONVENCIONAL 4000 PSI GC | MURO DE CONTENCION TRAMO II EJE 12 ENTRE C-D COMUNAL 3 | 2026-05-26 | 6/2/2026 12:00:00 AM | 7 | 28 | 19.3 | 69 | MURO | 22.033 | 3 | 68.929
B-19388 NATIVA | 191 | CONVENCIONAL 4000 PSI GC | MURO DE CONTENCION TRAMO II EJE 12 ENTRE C-D COMUNAL 3 | 2026-05-26 | 6/2/2026 12:00:00 AM | 7 | 28 | 23.9 | 85 | MURO | 22.033 | 3 | 85.357
B-19388 NATIVA | 191 | IND. MURO 4000 GF | MUROS P21 AP 2108-2109 TORRE 5 | 2026-05-28 | 6/4/2026 12:00:00 AM | 7 | 28 | 23.3 | 83 | MURO | 22.5 | 3 | 83.214
B-19388 NATIVA | 191 | IND. MURO 4000 GF | MUROS P21 AP 2108-2109 TORRE 5 | 2026-05-28 | 6/4/2026 12:00:00 AM | 7 | 28 | 22.1 | 79 | MURO | 22.5 | 3 | 78.929
B-19388 NATIVA | 191 | IND. MURO 4000 GF | MUROS P21 AP 2108-2109 TORRE 5 | 2026-05-28 | 6/4/2026 12:00:00 AM | 7 | 28 | 22.1 | 79 | MURO | 22.5 | 3 | 78.929
B-19388 NATIVA | 191 | IND. MURO 4000 GF | MUROS PISO 26 APTOS 2610 Y 2611 TORRE 4 | 2026-05-28 | 6/4/2026 12:00:00 AM | 7 | 28 | 21.5 | 77 | MURO | 22.133 | 3 | 76.786
B-19388 NATIVA | 191 | IND. MURO 4000 GF | MUROS PISO 26 APTOS 2610 Y 2611 TORRE 4 | 2026-05-28 | 6/4/2026 12:00:00 AM | 7 | 28 | 21.2 | 76 | MURO | 22.133 | 3 | 75.714
B-19388 NATIVA | 191 | IND. MURO 4000 GF | MUROS PISO 26 APTOS 2610 Y 2611 TORRE 4 | 2026-05-28 | 6/4/2026 12:00:00 AM | 7 | 28 | 23.7 | 84 | MURO | 22.133 | 3 | 84.643
B-19388 NATIVA | 191 | IND. MURO 4000 GF | MUROS P22 AP 2203-2202 TORRE 5 | 2026-05-29 | 6/5/2026 12:00:00 AM | 7 | 28 | 18.5 | 66 | MURO | 19.833 | 3 | 66.071
B-19388 NATIVA | 191 | IND. MURO 4000 GF | MUROS P22 AP 2203-2202 TORRE 5 | 2026-05-29 | 6/5/2026 12:00:00 AM | 7 | 28 | 20.8 | 74 | MURO | 19.833 | 3 | 74.286
B-19388 NATIVA | 191 | IND. MURO 4000 GF | MUROS P22 AP 2203-2202 TORRE 5 | 2026-05-29 | 6/5/2026 12:00:00 AM | 7 | 28 | 20.2 | 72 | MURO | 19.833 | 3 | 72.143
B-19388 NATIVA | 191 | IND. MURO 4000 GF | MUROS PISO 27 APTOS 2702 Y 2703 TORRE 4 | 2026-05-30 | 6/6/2026 12:00:00 AM | 7 | 28 | 24.4 | 87 | MURO | 22.367 | 3 | 87.143
B-19388 NATIVA | 191 | IND. MURO 4000 GF | MUROS PISO 27 APTOS 2702 Y 2703 TORRE 4 | 2026-05-30 | 6/6/2026 12:00:00 AM | 7 | 28 | 21.7 | 77 | MURO | 22.367 | 3 | 77.5
B-19388 NATIVA | 191 | IND. MURO 4000 GF | MUROS PISO 27 APTOS 2702 Y 2703 TORRE 4 | 2026-05-30 | 6/6/2026 12:00:00 AM | 7 | 28 | 21 | 75 | MURO | 22.367 | 3 | 75
B-19388 NATIVA | 191 | IND. MURO 4000 GF | COLUMNAS PISO 1 SALON COMUNAL 3 | 2026-05-30 | 6/6/2026 12:00:00 AM | 7 | 28 | 20.4 | 73 |  | 21.633 | 3 | 72.857
B-19388 NATIVA | 191 | IND. MURO 4000 GF | COLUMNAS PISO 1 SALON COMUNAL 3 | 2026-05-30 | 6/6/2026 12:00:00 AM | 7 | 28 | 23.9 | 85 |  | 21.633 | 3 | 85.357
B-19388 NATIVA | 191 | IND. MURO 4000 GF | COLUMNAS PISO 1 SALON COMUNAL 3 | 2026-05-30 | 6/6/2026 12:00:00 AM | 7 | 28 | 20.6 | 74 |  | 21.633 | 3 | 73.571
B-19388 NATIVA | 191 | IND. MURO 4000 GF | MUROS PISO 27 APTOS 2704 Y 2705 TORRE 4 | 2026-05-29 | 6/5/2026 12:00:00 AM | 7 | 28 | 23.8 | 85 | MURO | 24.133 | 3 | 85
B-19388 NATIVA | 191 | IND. MURO 4000 GF | MUROS PISO 27 APTOS 2704 Y 2705 TORRE 4 | 2026-05-29 | 6/5/2026 12:00:00 AM | 7 | 28 | 23.8 | 85 | MURO | 24.133 | 3 | 85
B-19388 NATIVA | 191 | IND. MURO 4000 GF | MUROS PISO 27 APTOS 2704 Y 2705 TORRE 4 | 2026-05-29 | 6/5/2026 12:00:00 AM | 7 | 28 | 24.8 | 88 | MURO | 24.133 | 3 | 88.571
B-19388 NATIVA | 191 | CONVENCIONAL 4000 PSI GC | CIMENTACION COSTADO SUR - SALON COMUNAL 3 | 2026-05-30 | 6/6/2026 12:00:00 AM | 7 | 28 | 23.4 | 84 |  | 23.467 | 3 | 83.571
B-19388 NATIVA | 191 | CONVENCIONAL 4000 PSI GC | CIMENTACION COSTADO SUR - SALON COMUNAL 3 | 2026-05-30 | 6/6/2026 12:00:00 AM | 7 | 28 | 22.3 | 80 |  | 23.467 | 3 | 79.643
B-19388 NATIVA | 191 | CONVENCIONAL 4000 PSI GC | CIMENTACION COSTADO SUR - SALON COMUNAL 3 | 2026-05-30 | 6/6/2026 12:00:00 AM | 7 | 28 | 24.7 | 88 |  | 23.467 | 3 | 88.214
B-19388 NATIVA | 191 | CONVENCIONAL 4000 PSI GC | MURO CONTENCION COSTADO SUR - RAMPA | 2026-06-01 | 6/8/2026 12:00:00 AM | 7 | 28 | 24.4 | 87 | MURO | 22.533 | 3 | 87.143
B-19388 NATIVA | 191 | CONVENCIONAL 4000 PSI GC | MURO CONTENCION COSTADO SUR - RAMPA | 2026-06-01 | 6/8/2026 12:00:00 AM | 7 | 28 | 20.3 | 72 | MURO | 22.533 | 3 | 72.5
B-19388 NATIVA | 191 | CONVENCIONAL 4000 PSI GC | MURO CONTENCION COSTADO SUR - RAMPA | 2026-06-01 | 6/8/2026 12:00:00 AM | 7 | 28 | 22.9 | 82 | MURO | 22.533 | 3 | 81.786
B-19388 NATIVA | 191 | IND. MURO 4000 GF | MUROS AP 2201-2212 TORRE 5 | 2026-06-01 | 6/8/2026 12:00:00 AM | 7 | 28 | 27.2 | 97 | MURO | 25.3 | 3 | 97.143
B-19388 NATIVA | 191 | IND. MURO 4000 GF | MUROS AP 2201-2212 TORRE 5 | 2026-06-01 | 6/8/2026 12:00:00 AM | 7 | 28 | 22.5 | 80 | MURO | 25.3 | 3 | 80.357
B-19388 NATIVA | 191 | IND. MURO 4000 GF | MUROS AP 2201-2212 TORRE 5 | 2026-06-01 | 6/8/2026 12:00:00 AM | 7 | 28 | 26.2 | 94 | MURO | 25.3 | 3 | 93.571
B-19388 NATIVA | 191 | IND. MURO 4000 GF | MUROS AP 2204-2205 TORRE 5 | 2026-05-30 | 6/6/2026 12:00:00 AM | 7 | 28 | 24.5 | 88 | MURO | 24.233 | 3 | 87.5
B-19388 NATIVA | 191 | IND. MURO 4000 GF | MUROS AP 2204-2205 TORRE 5 | 2026-05-30 | 6/6/2026 12:00:00 AM | 7 | 28 | 22.6 | 81 | MURO | 24.233 | 3 | 80.714
B-19388 NATIVA | 191 | IND. MURO 4000 GF | MUROS AP 2204-2205 TORRE 5 | 2026-05-30 | 6/6/2026 12:00:00 AM | 7 | 28 | 25.6 | 91 | MURO | 24.233 | 3 | 91.429
B-19388 NATIVA | 191 | IND. MURO 4000 GF | MUROS PISO 27 APTOS 2701 Y 2712 TORRE 4 | 2026-06-02 | 6/9/2026 12:00:00 AM | 7 | 28 | 19.6 | 70 | MURO | 24.367 | 3 | 70
B-19388 NATIVA | 191 | IND. MURO 4000 GF | MUROS PISO 27 APTOS 2701 Y 2712 TORRE 4 | 2026-06-02 | 6/9/2026 12:00:00 AM | 7 | 28 | 27 | 96 | MURO | 24.367 | 3 | 96.429
B-19388 NATIVA | 191 | IND. MURO 4000 GF | MUROS PISO 27 APTOS 2701 Y 2712 TORRE 4 | 2026-06-02 | 6/9/2026 12:00:00 AM | 7 | 28 | 26.5 | 95 | MURO | 24.367 | 3 | 94.643
B-19388 NATIVA | 191 | CONVENCIONAL 4000 PSI GC | SALON COMUNAL 3 - PLACA PISO 1 10-12 C-D | 2026-06-02 | 6/9/2026 12:00:00 AM | 7 | 28 | 24 | 86 | PLACA | 24.75 | 6 | 85.714
B-19388 NATIVA | 191 | CONVENCIONAL 4000 PSI GC | SALON COMUNAL 3 - PLACA PISO 1 10-12 C-D | 2026-06-02 | 6/9/2026 12:00:00 AM | 7 | 28 | 24.5 | 88 | PLACA | 24.75 | 6 | 87.5
B-19388 NATIVA | 191 | CONVENCIONAL 4000 PSI GC | SALON COMUNAL 3 - PLACA PISO 1 10-12 C-D | 2026-06-02 | 6/9/2026 12:00:00 AM | 7 | 28 | 23.5 | 84 | PLACA | 24.75 | 6 | 83.929
B-19388 NATIVA | 191 | IND. MURO 4000 GF | MUROS AP 2206-2207 TORRE 5 | 2026-06-02 | 6/9/2026 12:00:00 AM | 7 | 28 | 26.6 | 95 | MURO | 25.633 | 3 | 95
B-19388 NATIVA | 191 | IND. MURO 4000 GF | MUROS AP 2206-2207 TORRE 5 | 2026-06-02 | 6/9/2026 12:00:00 AM | 7 | 28 | 26.8 | 96 | MURO | 25.633 | 3 | 95.714
B-19388 NATIVA | 191 | IND. MURO 4000 GF | MUROS AP 2206-2207 TORRE 5 | 2026-06-02 | 6/9/2026 12:00:00 AM | 7 | 28 | 23.5 | 84 | MURO | 25.633 | 3 | 83.929
B-19388 NATIVA | 191 | IND. MURO 4000 GF | MUROS PISO 27 APTOS 2706 Y 2707 TORRE 4 | 2026-06-01 | 6/8/2026 12:00:00 AM | 7 | 28 | 24.8 | 88 | MURO | 25.133 | 3 | 88.571
B-19388 NATIVA | 191 | IND. MURO 4000 GF | MUROS PISO 27 APTOS 2706 Y 2707 TORRE 4 | 2026-06-01 | 6/8/2026 12:00:00 AM | 7 | 28 | 26.3 | 94 | MURO | 25.133 | 3 | 93.929
B-19388 NATIVA | 191 | IND. MURO 4000 GF | MUROS PISO 27 APTOS 2706 Y 2707 TORRE 4 | 2026-06-01 | 6/8/2026 12:00:00 AM | 7 | 28 | 24.3 | 87 | MURO | 25.133 | 3 | 86.786
B-19388 NATIVA | 191 | IND. MURO 4000 GF | SALON COMUNAL - C11 C12 D11 D12 | 2026-06-03 | 6/10/2026 12:00:00 AM | 7 | 28 | 23.7 | 84 |  | 25.067 | 3 | 84.643
B-19388 NATIVA | 191 | IND. MURO 4000 GF | SALON COMUNAL - C11 C12 D11 D12 | 2026-06-03 | 6/10/2026 12:00:00 AM | 7 | 28 | 26.9 | 96 |  | 25.067 | 3 | 96.071
B-19388 NATIVA | 191 | IND. MURO 4000 GF | SALON COMUNAL - C11 C12 D11 D12 | 2026-06-03 | 6/10/2026 12:00:00 AM | 7 | 28 | 24.6 | 88 |  | 25.067 | 3 | 87.857
B-19388 NATIVA | 191 | IND. MURO 4000 GF | MUROS PISO 27 APTOS 2708 Y 2709 TORRE 4 | 2026-06-03 | 6/10/2026 12:00:00 AM | 7 | 28 | 25.4 | 91 | MURO | 26.2 | 3 | 90.714
B-19388 NATIVA | 191 | IND. MURO 4000 GF | MUROS PISO 27 APTOS 2708 Y 2709 TORRE 4 | 2026-06-03 | 6/10/2026 12:00:00 AM | 7 | 28 | 25.5 | 91 | MURO | 26.2 | 3 | 91.071
B-19388 NATIVA | 191 | IND. MURO 4000 GF | MUROS PISO 27 APTOS 2708 Y 2709 TORRE 4 | 2026-06-03 | 6/10/2026 12:00:00 AM | 7 | 28 | 27.7 | 99 | MURO | 26.2 | 3 | 98.929
B-19388 NATIVA | 191 | IND. MURO 4000 GF | MUROS P2211-2210 TORRE 5 | 2026-06-03 | 6/10/2026 12:00:00 AM | 7 | 28 | 24.7 | 88 | MURO | 24.2 | 3 | 88.214
B-19388 NATIVA | 191 | IND. MURO 4000 GF | MUROS P2211-2210 TORRE 5 | 2026-06-03 | 6/10/2026 12:00:00 AM | 7 | 28 | 25.6 | 91 | MURO | 24.2 | 3 | 91.429
B-19388 NATIVA | 191 | IND. MURO 4000 GF | MUROS P2211-2210 TORRE 5 | 2026-06-03 | 6/10/2026 12:00:00 AM | 7 | 28 | 22.3 | 80 | MURO | 24.2 | 3 | 79.643
B-19388 NATIVA | 191 | CONVENCIONAL 4000 PSI GC | SALON COMUNAL 3 - PLACA PISO 1 10-12 C-D | 2026-06-02 | 6/9/2026 12:00:00 AM | 7 | 28 | 24 | 86 | PLACA | 24.75 | 6 | 85.714
B-19388 NATIVA | 191 | CONVENCIONAL 4000 PSI GC | SALON COMUNAL 3 - PLACA PISO 1 10-12 C-D | 2026-06-02 | 6/9/2026 12:00:00 AM | 7 | 28 | 26.8 | 96 | PLACA | 24.75 | 6 | 95.714
B-19388 NATIVA | 191 | CONVENCIONAL 4000 PSI GC | SALON COMUNAL 3 - PLACA PISO 1 10-12 C-D | 2026-06-02 | 6/9/2026 12:00:00 AM | 7 | 28 | 25.7 | 92 | PLACA | 24.75 | 6 | 91.786
B-19388 NATIVA | 191 | IND. MURO 4000 GF | MUROS AP 2304-2305 TORRE 5 | 2026-06-06 | 6/13/2026 12:00:00 AM | 7 | 28 | 23.7 | 85 | MURO | 23.767 | 3 | 84.643
B-19388 NATIVA | 191 | IND. MURO 4000 GF | MUROS AP 2304-2305 TORRE 5 | 2026-06-06 | 6/13/2026 12:00:00 AM | 7 | 28 | 23.4 | 84 | MURO | 23.767 | 3 | 83.571
B-19388 NATIVA | 191 | IND. MURO 4000 GF | MUROS AP 2304-2305 TORRE 5 | 2026-06-06 | 6/13/2026 12:00:00 AM | 7 | 28 | 24.2 | 86 | MURO | 23.767 | 3 | 86.429
B-19388 NATIVA | 191 | CONVENCIONAL 4000 PSI GC | PLACA PISO 1 - SALON COMUNAL 3 RAMPA | 2026-06-06 | 6/13/2026 12:00:00 AM | 7 | 28 | 24.2 | 86 | PLACA | 23.233 | 3 | 86.429
B-19388 NATIVA | 191 | CONVENCIONAL 4000 PSI GC | PLACA PISO 1 - SALON COMUNAL 3 RAMPA | 2026-06-06 | 6/13/2026 12:00:00 AM | 7 | 28 | 23.1 | 82 | PLACA | 23.233 | 3 | 82.5
B-19388 NATIVA | 191 | CONVENCIONAL 4000 PSI GC | PLACA PISO 1 - SALON COMUNAL 3 RAMPA | 2026-06-06 | 6/13/2026 12:00:00 AM | 7 | 28 | 22.4 | 80 | PLACA | 23.233 | 3 | 80
B-19388 NATIVA | 191 | IND. MURO 4000 GF | MUROS PISO 28 APTOS 2804 Y 2805 TORRE 4 | 2026-06-09 | 6/16/2026 12:00:00 AM | 7 | 28 | 25.9 | 93 | MURO | 26.5 | 3 | 92.5
B-19388 NATIVA | 191 | IND. MURO 4000 GF | MUROS PISO 28 APTOS 2804 Y 2805 TORRE 4 | 2026-06-09 | 6/16/2026 12:00:00 AM | 7 | 28 | 27.6 | 99 | MURO | 26.5 | 3 | 98.571
B-19388 NATIVA | 191 | IND. MURO 4000 GF | MUROS PISO 28 APTOS 2804 Y 2805 TORRE 4 | 2026-06-09 | 6/16/2026 12:00:00 AM | 7 | 28 | 26 | 93 | MURO | 26.5 | 3 | 92.857
B-19388 NATIVA | 191 | IND. MURO 4000 GF | MUROS AP 2301-2312 TORRE 5 | 2026-06-09 | 6/16/2026 12:00:00 AM | 7 | 28 | 29.4 | 105 | MURO | 29.067 | 3 | 105
B-19388 NATIVA | 191 | IND. MURO 4000 GF | MUROS AP 2301-2312 TORRE 5 | 2026-06-09 | 6/16/2026 12:00:00 AM | 7 | 28 | 29.2 | 104 | MURO | 29.067 | 3 | 104.286
B-19388 NATIVA | 191 | IND. MURO 4000 GF | MUROS AP 2301-2312 TORRE 5 | 2026-06-09 | 6/16/2026 12:00:00 AM | 7 | 28 | 28.6 | 102 | MURO | 29.067 | 3 | 102.143
B-19388 NATIVA | 190.5 | TREMIE 3500 | PILOTE 25 COMUNAL 3 | 2025-05-21 | 5/28/2025 12:00:00 AM | 7 | 24 | 18.2 | 76 |  | 17.733 | 3 | 75.833
B-19388 NATIVA | 190.5 | TREMIE 3500 | PILOTE 25 COMUNAL 3 | 2025-05-21 | 5/28/2025 12:00:00 AM | 7 | 24 | 18.7 | 78 |  | 17.733 | 3 | 77.917
B-19388 NATIVA | 190.5 | TREMIE 3500 | PILOTE 25 COMUNAL 3 | 2025-05-21 | 5/28/2025 12:00:00 AM | 7 | 24 | 16.3 | 68 |  | 17.733 | 3 | 67.917
B-19388 NATIVA | 190.5 | TREMIE 3500 | PILOTE 27 COMUNAL 3 | 2025-05-22 | 5/29/2025 12:00:00 AM | 7 | 24 | 17.7 | 74 |  | 17.3 | 3 | 73.75
B-19388 NATIVA | 190.5 | TREMIE 3500 | PILOTE 27 COMUNAL 3 | 2025-05-22 | 5/29/2025 12:00:00 AM | 7 | 24 | 17.5 | 73 |  | 17.3 | 3 | 72.917
B-19388 NATIVA | 190.5 | TREMIE 3500 | PILOTE 27 COMUNAL 3 | 2025-05-22 | 5/29/2025 12:00:00 AM | 7 | 24 | 16.7 | 70 |  | 17.3 | 3 | 69.583
B-19388 NATIVA | 190.5 | TREMIE 3500 | PILOTE 70 COMUNAL 3 | 2025-05-23 | 5/30/2025 12:00:00 AM | 7 | 24 | 25.3 | 105 |  | 19.267 | 3 | 105.417
B-19388 NATIVA | 190.5 | TREMIE 3500 | PILOTE 70 COMUNAL 3 | 2025-05-23 | 5/30/2025 12:00:00 AM | 7 | 24 | 16.3 | 68 |  | 19.267 | 3 | 67.917
B-19388 NATIVA | 190.5 | TREMIE 3500 | PILOTE 70 COMUNAL 3 | 2025-05-23 | 5/30/2025 12:00:00 AM | 7 | 24 | 16.2 | 67 |  | 19.267 | 3 | 67.5
B-19388 NATIVA | 190.5 | TREMIE 3500 | PILOTE 51 COMUNAL 3 | 2025-05-24 | 5/31/2025 12:00:00 AM | 7 | 24 | 15.8 | 66 |  | 17.567 | 3 | 65.833
B-19388 NATIVA | 190.5 | TREMIE 3500 | PILOTE 51 COMUNAL 3 | 2025-05-24 | 5/31/2025 12:00:00 AM | 7 | 24 | 18 | 75 |  | 17.567 | 3 | 75
B-19388 NATIVA | 190.5 | TREMIE 3500 | PILOTE 51 COMUNAL 3 | 2025-05-24 | 5/31/2025 12:00:00 AM | 7 | 24 | 18.9 | 79 |  | 17.567 | 3 | 78.75
B-19388 NATIVA | 190.5 | TREMIE 3500 | PILOTE 32 COMUNAL 3 | 2025-05-26 | 6/2/2025 12:00:00 AM | 7 | 24 | 17.8 | 74 |  | 20.567 | 3 | 74.167
B-19388 NATIVA | 190.5 | TREMIE 3500 | PILOTE 32 COMUNAL 3 | 2025-05-26 | 6/2/2025 12:00:00 AM | 7 | 24 | 23.8 | 99 |  | 20.567 | 3 | 99.167
B-19388 NATIVA | 190.5 | TREMIE 3500 | PILOTE 32 COMUNAL 3 | 2025-05-26 | 6/2/2025 12:00:00 AM | 7 | 24 | 20.1 | 84 |  | 20.567 | 3 | 83.75
B-19388 NATIVA | 190.5 | TREMIE 3500 | PILOTE 56 COMUNAL 3 | 2025-05-28 | 6/4/2025 12:00:00 AM | 7 | 24 | 17.8 | 74 |  | 18.5 | 3 | 74.167
B-19388 NATIVA | 190.5 | TREMIE 3500 | PILOTE 56 COMUNAL 3 | 2025-05-28 | 6/4/2025 12:00:00 AM | 7 | 24 | 19.6 | 82 |  | 18.5 | 3 | 81.667
B-19388 NATIVA | 190.5 | TREMIE 3500 | PILOTE 56 COMUNAL 3 | 2025-05-28 | 6/4/2025 12:00:00 AM | 7 | 24 | 18.1 | 75 |  | 18.5 | 3 | 75.417
B-19388 NATIVA | 190.5 | TREMIE 3500 | PILOTES 24, 28 Y 49 COMUNAL 3 | 2025-05-30 | 6/6/2025 12:00:00 AM | 7 | 24 | 26.3 | 110 |  | 25.067 | 3 | 109.583
B-19388 NATIVA | 190.5 | TREMIE 3500 | PILOTES 24, 28 Y 49 COMUNAL 3 | 2025-05-30 | 6/6/2025 12:00:00 AM | 7 | 24 | 24.5 | 102 |  | 25.067 | 3 | 102.083
B-19388 NATIVA | 190.5 | TREMIE 3500 | PILOTES 24, 28 Y 49 COMUNAL 3 | 2025-05-30 | 6/6/2025 12:00:00 AM | 7 | 24 | 24.4 | 102 |  | 25.067 | 3 | 101.667
B-19388 NATIVA | 190.5 | TREMIE 3500 | PILOTES 7 Y 21 COMUNAL 3 | 2025-05-29 | 6/5/2025 12:00:00 AM | 7 | 24 | 16.4 | 68 |  | 17.667 | 3 | 68.333
B-19388 NATIVA | 190.5 | TREMIE 3500 | PILOTES 7 Y 21 COMUNAL 3 | 2025-05-29 | 6/5/2025 12:00:00 AM | 7 | 24 | 18.6 | 77 |  | 17.667 | 3 | 77.5
B-19388 NATIVA | 190.5 | TREMIE 3500 | PILOTES 7 Y 21 COMUNAL 3 | 2025-05-29 | 6/5/2025 12:00:00 AM | 7 | 24 | 18 | 75 |  | 17.667 | 3 | 75
B-19388 NATIVA | 190.5 | TREMIE 3500 | PILOTE 5 COMUNAL 3 | 2025-05-31 | 6/7/2025 12:00:00 AM | 7 | 24 | 17.5 | 73 |  | 16.4 | 3 | 72.917
B-19388 NATIVA | 190.5 | TREMIE 3500 | PILOTE 5 COMUNAL 3 | 2025-05-31 | 6/7/2025 12:00:00 AM | 7 | 24 | 17.7 | 74 |  | 16.4 | 3 | 73.75
B-19388 NATIVA | 190.5 | TREMIE 3500 | PILOTE 5 COMUNAL 3 | 2025-05-31 | 6/7/2025 12:00:00 AM | 7 | 24 | 14 | 58 |  | 16.4 | 3 | 58.333
B-19388 NATIVA | 190.5 | TREMIE 3500 | PILOTE 13 COMUNAL 2 | 2025-06-06 | 6/13/2025 12:00:00 AM | 7 | 24 | 16.7 | 70 |  | 14.967 | 3 | 69.583
B-19388 NATIVA | 190.5 | TREMIE 3500 | PILOTE 13 COMUNAL 2 | 2025-06-06 | 6/13/2025 12:00:00 AM | 7 | 24 | 13.8 | 58 |  | 14.967 | 3 | 57.5
B-19388 NATIVA | 190.5 | TREMIE 3500 | PILOTE 13 COMUNAL 2 | 2025-06-06 | 6/13/2025 12:00:00 AM | 7 | 24 | 14.4 | 60 |  | 14.967 | 3 | 60
B-19388 NATIVA | 190.5 | TREMIE 3500 | PILOTES 31 COMUNAL 3 Y 10 COMUNAL 2 | 2025-06-07 | 6/14/2025 12:00:00 AM | 7 | 24 | 21.8 | 91 |  | 21.267 | 3 | 90.833
B-19388 NATIVA | 190.5 | TREMIE 3500 | PILOTES 31 COMUNAL 3 Y 10 COMUNAL 2 | 2025-06-07 | 6/14/2025 12:00:00 AM | 7 | 24 | 18.9 | 78 |  | 21.267 | 3 | 78.75
B-19388 NATIVA | 190.5 | TREMIE 3500 | PILOTES 31 COMUNAL 3 Y 10 COMUNAL 2 | 2025-06-07 | 6/14/2025 12:00:00 AM | 7 | 24 | 23.1 | 96 |  | 21.267 | 3 | 96.25
B-19388 NATIVA | 190.5 | TREMIE 3500 | PILOTES 50-64 COMUNAL 3 | 2025-06-09 | 6/16/2025 12:00:00 AM | 7 | 24 | 17.7 | 74 |  | 16.533 | 3 | 73.75
B-19388 NATIVA | 190.5 | TREMIE 3500 | PILOTES 50-64 COMUNAL 3 | 2025-06-09 | 6/16/2025 12:00:00 AM | 7 | 24 | 16.5 | 69 |  | 16.533 | 3 | 68.75
B-19388 NATIVA | 190.5 | TREMIE 3500 | PILOTES 50-64 COMUNAL 3 | 2025-06-09 | 6/16/2025 12:00:00 AM | 7 | 24 | 15.4 | 64 |  | 16.533 | 3 | 64.167
B-19388 NATIVA | 190.5 | TREMIE 3500 | PILOTE 16 COMUNAL 2 | 2025-06-10 | 6/17/2025 12:00:00 AM | 7 | 24 | 18.5 | 77 |  | 17.833 | 3 | 77.083
B-19388 NATIVA | 190.5 | TREMIE 3500 | PILOTE 16 COMUNAL 2 | 2025-06-10 | 6/17/2025 12:00:00 AM | 7 | 24 | 18 | 75 |  | 17.833 | 3 | 75
B-19388 NATIVA | 190.5 | TREMIE 3500 | PILOTE 16 COMUNAL 2 | 2025-06-10 | 6/17/2025 12:00:00 AM | 7 | 24 | 17 | 71 |  | 17.833 | 3 | 70.833
B-19388 NATIVA | 190.5 | TREMIE 3500 | PILOTES 9 COMUNAL 2 Y 30 COMUNAL 3 | 2025-06-11 | 6/18/2025 12:00:00 AM | 7 | 24 | 10.5 | 44 |  | 12.433 | 3 | 43.75
B-19388 NATIVA | 190.5 | TREMIE 3500 | PILOTES 9 COMUNAL 2 Y 30 COMUNAL 3 | 2025-06-11 | 6/18/2025 12:00:00 AM | 7 | 24 | 14.1 | 59 |  | 12.433 | 3 | 58.75
B-19388 NATIVA | 190.5 | TREMIE 3500 | PILOTES 9 COMUNAL 2 Y 30 COMUNAL 3 | 2025-06-11 | 6/18/2025 12:00:00 AM | 7 | 24 | 12.7 | 53 |  | 12.433 | 3 | 52.917
B-19388 NATIVA | 190.5 | TREMIE 3500 | PILOTES 26-67 COMUNAL 3 | 2025-06-12 | 6/19/2025 12:00:00 AM | 7 | 24 | 18.3 | 76 |  | 17.267 | 3 | 76.25
B-19388 NATIVA | 190.5 | TREMIE 3500 | PILOTES 26-67 COMUNAL 3 | 2025-06-12 | 6/19/2025 12:00:00 AM | 7 | 24 | 17 | 71 |  | 17.267 | 3 | 70.833
B-19388 NATIVA | 190.5 | TREMIE 3500 | PILOTES 26-67 COMUNAL 3 | 2025-06-12 | 6/19/2025 12:00:00 AM | 7 | 24 | 16.5 | 69 |  | 17.267 | 3 | 68.75
B-19388 NATIVA | 190.5 | TREMIE 3500 | PILOTES 18-47-63 COMUNAL 3 | 2025-06-13 | 6/20/2025 12:00:00 AM | 7 | 24 | 17.8 | 74 |  | 18 | 3 | 74.167
B-19388 NATIVA | 190.5 | TREMIE 3500 | PILOTES 18-47-63 COMUNAL 3 | 2025-06-13 | 6/20/2025 12:00:00 AM | 7 | 24 | 18.4 | 76 |  | 18 | 3 | 76.667
B-19388 NATIVA | 190.5 | TREMIE 3500 | PILOTES 18-47-63 COMUNAL 3 | 2025-06-13 | 6/20/2025 12:00:00 AM | 7 | 24 | 17.8 | 74 |  | 18 | 3 | 74.167
B-19388 NATIVA | 190.5 | TREMIE 3500 | PILOTE 16 COMUNAL 3 | 2025-06-14 | 6/21/2025 12:00:00 AM | 7 | 24 | 11.6 | 48 |  | 14.167 | 3 | 48.333
B-19388 NATIVA | 190.5 | TREMIE 3500 | PILOTE 16 COMUNAL 3 | 2025-06-14 | 6/21/2025 12:00:00 AM | 7 | 24 | 14.6 | 61 |  | 14.167 | 3 | 60.833
B-19388 NATIVA | 190.5 | TREMIE 3500 | PILOTE 16 COMUNAL 3 | 2025-06-14 | 6/21/2025 12:00:00 AM | 7 | 24 | 16.3 | 68 |  | 14.167 | 3 | 67.917
B-19388 NATIVA | 190.5 | TREMIE 3500 | PILOTES 3-33 COMUNAL 3 14 COMUNAL 2 | 2025-06-16 | 6/23/2025 12:00:00 AM | 7 | 24 | 16.4 | 68 |  | 15.333 | 3 | 68.333
B-19388 NATIVA | 190.5 | TREMIE 3500 | PILOTES 3-33 COMUNAL 3 14 COMUNAL 2 | 2025-06-16 | 6/23/2025 12:00:00 AM | 7 | 24 | 16.1 | 67 |  | 15.333 | 3 | 67.083
B-19388 NATIVA | 190.5 | TREMIE 3500 | PILOTES 3-33 COMUNAL 3 14 COMUNAL 2 | 2025-06-16 | 6/23/2025 12:00:00 AM | 7 | 24 | 13.5 | 56 |  | 15.333 | 3 | 56.25
B-19388 NATIVA | 190.5 | TREMIE 3500 | PILOTES 37-66-72-83 COMUNAL 3 | 2025-06-20 | 6/27/2025 12:00:00 AM | 7 | 24 | 16.9 | 70 |  | 16.5 | 3 | 70.417
B-19388 NATIVA | 190.5 | TREMIE 3500 | PILOTES 37-66-72-83 COMUNAL 3 | 2025-06-20 | 6/27/2025 12:00:00 AM | 7 | 24 | 12.5 | 52 |  | 16.5 | 3 | 52.083
B-19388 NATIVA | 190.5 | TREMIE 3500 | PILOTES 37-66-72-83 COMUNAL 3 | 2025-06-20 | 6/27/2025 12:00:00 AM | 7 | 24 | 20.1 | 84 |  | 16.5 | 3 | 83.75
B-19388 NATIVA | 190.5 | TREMIE 3500 | PILOTES 52-71 COMUNAL3 | 2025-06-21 | 6/28/2025 12:00:00 AM | 7 | 24 | 18.6 | 77 |  | 19.667 | 3 | 77.5
B-19388 NATIVA | 190.5 | TREMIE 3500 | PILOTES 52-71 COMUNAL3 | 2025-06-21 | 6/28/2025 12:00:00 AM | 7 | 24 | 20.4 | 85 |  | 19.667 | 3 | 85
B-19388 NATIVA | 190.5 | TREMIE 3500 | PILOTES 52-71 COMUNAL3 | 2025-06-21 | 6/28/2025 12:00:00 AM | 7 | 24 | 20 | 83 |  | 19.667 | 3 | 83.333
B-19388 NATIVA | 190.5 | TREMIE 3500 | PILOTES 62-73-75 COMUNAL 3 | 2025-06-24 | 7/1/2025 12:00:00 AM | 7 | 24 | 15.6 | 65 |  | 16.1 | 3 | 65
B-19388 NATIVA | 190.5 | TREMIE 3500 | PILOTES 62-73-75 COMUNAL 3 | 2025-06-24 | 7/1/2025 12:00:00 AM | 7 | 24 | 15.3 | 64 |  | 16.1 | 3 | 63.75
B-19388 NATIVA | 190.5 | TREMIE 3500 | PILOTES 62-73-75 COMUNAL 3 | 2025-06-24 | 7/1/2025 12:00:00 AM | 7 | 24 | 17.4 | 73 |  | 16.1 | 3 | 72.5
B-19388 NATIVA | 190.5 | TREMIE 3500 | PILOTES 20-45-78 COMUNAL 3 | 2025-06-25 | 7/2/2025 12:00:00 AM | 7 | 24 | 20.3 | 85 |  | 21.733 | 3 | 84.583
B-19388 NATIVA | 190.5 | TREMIE 3500 | PILOTES 20-45-78 COMUNAL 3 | 2025-06-25 | 7/2/2025 12:00:00 AM | 7 | 24 | 22.3 | 93 |  | 21.733 | 3 | 92.917
B-19388 NATIVA | 190.5 | TREMIE 3500 | PILOTES 20-45-78 COMUNAL 3 | 2025-06-25 | 7/2/2025 12:00:00 AM | 7 | 24 | 22.6 | 94 |  | 21.733 | 3 | 94.167
B-19388 NATIVA | 190.5 | TREMIE 3500 | PILOTES 12-15-41 COMUNAL 3 | 2025-06-26 | 7/3/2025 12:00:00 AM | 7 | 24 | 16.2 | 68 |  | 17.033 | 3 | 67.5
B-19388 NATIVA | 190.5 | TREMIE 3500 | PILOTES 12-15-41 COMUNAL 3 | 2025-06-26 | 7/3/2025 12:00:00 AM | 7 | 24 | 16.8 | 70 |  | 17.033 | 3 | 70
B-19388 NATIVA | 190.5 | TREMIE 3500 | PILOTES 12-15-41 COMUNAL 3 | 2025-06-26 | 7/3/2025 12:00:00 AM | 7 | 24 | 18.1 | 75 |  | 17.033 | 3 | 75.417
B-19388 NATIVA | 190.5 | TREMIE 3500 | PILOTES 9-36-80 COMUNAL 3 | 2025-06-27 | 7/4/2025 12:00:00 AM | 7 | 24 | 15.2 | 63 |  | 17.8 | 3 | 63.333
B-19388 NATIVA | 190.5 | TREMIE 3500 | PILOTES 9-36-80 COMUNAL 3 | 2025-06-27 | 7/4/2025 12:00:00 AM | 7 | 24 | 18.1 | 75 |  | 17.8 | 3 | 75.417
B-19388 NATIVA | 190.5 | TREMIE 3500 | PILOTES 9-36-80 COMUNAL 3 | 2025-06-27 | 7/4/2025 12:00:00 AM | 7 | 24 | 20.1 | 84 |  | 17.8 | 3 | 83.75
B-19388 NATIVA | 190.5 | TREMIE 3500 | PILOTE 74 COMUNAL 3 | 2025-06-28 | 7/5/2025 12:00:00 AM | 7 | 24 | 19.8 | 82 |  | 20.333 | 3 | 82.5
B-19388 NATIVA | 190.5 | TREMIE 3500 | PILOTE 74 COMUNAL 3 | 2025-06-28 | 7/5/2025 12:00:00 AM | 7 | 24 | 19.3 | 80 |  | 20.333 | 3 | 80.417
B-19388 NATIVA | 190.5 | TREMIE 3500 | PILOTE 74 COMUNAL 3 | 2025-06-28 | 7/5/2025 12:00:00 AM | 7 | 24 | 21.9 | 91 |  | 20.333 | 3 | 91.25
B-19388 NATIVA | 190.5 | TREMIE 3500 | PILOTES 3-4-5 COMUNAL 2 | 2025-07-03 | 7/10/2025 12:00:00 AM | 7 | 24 | 23.3 | 97 |  | 23.433 | 3 | 97.083
B-19388 NATIVA | 190.5 | TREMIE 3500 | PILOTES 3-4-5 COMUNAL 2 | 2025-07-03 | 7/10/2025 12:00:00 AM | 7 | 24 | 24.5 | 102 |  | 23.433 | 3 | 102.083
B-19388 NATIVA | 190.5 | TREMIE 3500 | PILOTES 3-4-5 COMUNAL 2 | 2025-07-03 | 7/10/2025 12:00:00 AM | 7 | 24 | 22.5 | 94 |  | 23.433 | 3 | 93.75
B-19388 NATIVA | 190.5 | TREMIE 3500 | PILOTES 15 COMUNAL 2 Y 77 COMUNAL 3 | 2025-07-02 | 7/9/2025 12:00:00 AM | 7 | 24 | 21.6 | 90 |  | 20.733 | 3 | 90
B-19388 NATIVA | 190.5 | TREMIE 3500 | PILOTES 15 COMUNAL 2 Y 77 COMUNAL 3 | 2025-07-02 | 7/9/2025 12:00:00 AM | 7 | 24 | 19.5 | 81 |  | 20.733 | 3 | 81.25
B-19388 NATIVA | 190.5 | TREMIE 3500 | PILOTES 15 COMUNAL 2 Y 77 COMUNAL 3 | 2025-07-02 | 7/9/2025 12:00:00 AM | 7 | 24 | 21.1 | 88 |  | 20.733 | 3 | 87.917
B-19388 NATIVA | 190.5 | TREMIE 3500 | PILOTES 7-8-12 COMUNAL 2 | 2025-07-04 | 7/11/2025 12:00:00 AM | 7 | 24 | 22.7 | 94 |  | 20.9 | 3 | 94.583
B-19388 NATIVA | 190.5 | TREMIE 3500 | PILOTES 7-8-12 COMUNAL 2 | 2025-07-04 | 7/11/2025 12:00:00 AM | 7 | 24 | 19.9 | 83 |  | 20.9 | 3 | 82.917
B-19388 NATIVA | 190.5 | TREMIE 3500 | PILOTES 7-8-12 COMUNAL 2 | 2025-07-04 | 7/11/2025 12:00:00 AM | 7 | 24 | 20.1 | 84 |  | 20.9 | 3 | 83.75
B-19388 NATIVA | 190.5 | TREMIE 3500 | PILOTES 1-2 COMUNAL 2 | 2025-07-05 | 7/12/2025 12:00:00 AM | 7 | 24 | 18.6 | 78 |  | 17.9 | 3 | 77.5
B-19388 NATIVA | 190.5 | TREMIE 3500 | PILOTES 1-2 COMUNAL 2 | 2025-07-05 | 7/12/2025 12:00:00 AM | 7 | 24 | 18.5 | 77 |  | 17.9 | 3 | 77.083
B-19388 NATIVA | 190.5 | TREMIE 3500 | PILOTES 1-2 COMUNAL 2 | 2025-07-05 | 7/12/2025 12:00:00 AM | 7 | 24 | 16.6 | 69 |  | 17.9 | 3 | 69.167
B-19388 NATIVA | 190.5 | TREMIE 3500 | PILOTE 79 COMUNAL 3 | 2025-07-07 | 7/14/2025 12:00:00 AM | 7 | 24 | 18.8 | 78 |  | 18.5 | 3 | 78.333
B-19388 NATIVA | 190.5 | TREMIE 3500 | PILOTE 79 COMUNAL 3 | 2025-07-07 | 7/14/2025 12:00:00 AM | 7 | 24 | 19.1 | 79 |  | 18.5 | 3 | 79.583
B-19388 NATIVA | 190.5 | TREMIE 3500 | PILOTE 79 COMUNAL 3 | 2025-07-07 | 7/14/2025 12:00:00 AM | 7 | 24 | 17.6 | 73 |  | 18.5 | 3 | 73.333
B-19388 NATIVA | 190.5 | TREMIE 3500 | PILOTES 13-43 COMUNAL 3 | 2025-07-09 | 7/16/2025 12:00:00 AM | 7 | 24 | 18.4 | 77 |  | 17.5 | 3 | 76.667
B-19388 NATIVA | 190.5 | TREMIE 3500 | PILOTES 13-43 COMUNAL 3 | 2025-07-09 | 7/16/2025 12:00:00 AM | 7 | 24 | 17.7 | 74 |  | 17.5 | 3 | 73.75
B-19388 NATIVA | 190.5 | TREMIE 3500 | PILOTES 13-43 COMUNAL 3 | 2025-07-09 | 7/16/2025 12:00:00 AM | 7 | 24 | 16.4 | 68 |  | 17.5 | 3 | 68.333
B-19388 NATIVA | 190.5 | TREMIE 3500 | PILOTES 89-90 COMUNAL 3 | 2025-07-10 | 7/17/2025 12:00:00 AM | 7 | 24 | 20.1 | 84 |  | 20.433 | 3 | 83.75
B-19388 NATIVA | 190.5 | TREMIE 3500 | PILOTES 89-90 COMUNAL 3 | 2025-07-10 | 7/17/2025 12:00:00 AM | 7 | 24 | 19.8 | 83 |  | 20.433 | 3 | 82.5
B-19388 NATIVA | 190.5 | TREMIE 3500 | PILOTES 89-90 COMUNAL 3 | 2025-07-10 | 7/17/2025 12:00:00 AM | 7 | 24 | 21.4 | 89 |  | 20.433 | 3 | 89.167
B-19388 NATIVA | 190.5 | TREMIE 3500 | PILOTE 10 COMUNAL 3 | 2025-07-10 | 7/17/2025 12:00:00 AM | 7 | 24 | 15 | 62 |  | 14.967 | 3 | 62.5
B-19388 NATIVA | 190.5 | TREMIE 3500 | PILOTE 10 COMUNAL 3 | 2025-07-10 | 7/17/2025 12:00:00 AM | 7 | 24 | 14.5 | 60 |  | 14.967 | 3 | 60.417
B-19388 NATIVA | 190.5 | TREMIE 3500 | PILOTE 10 COMUNAL 3 | 2025-07-10 | 7/17/2025 12:00:00 AM | 7 | 24 | 15.4 | 64 |  | 14.967 | 3 | 64.167
B-19388 NATIVA | 190.5 | TREMIE 3500 | PILOTES 48-87 COMUNAL 3 | 2025-07-17 | 7/24/2025 12:00:00 AM | 7 | 24 | 18.4 | 77 |  | 17.933 | 3 | 76.667
B-19388 NATIVA | 190.5 | TREMIE 3500 | PILOTES 48-87 COMUNAL 3 | 2025-07-17 | 7/24/2025 12:00:00 AM | 7 | 24 | 16.5 | 69 |  | 17.933 | 3 | 68.75
B-19388 NATIVA | 190.5 | TREMIE 3500 | PILOTES 48-87 COMUNAL 3 | 2025-07-17 | 7/24/2025 12:00:00 AM | 7 | 24 | 18.9 | 79 |  | 17.933 | 3 | 78.75
B-19388 NATIVA | 190.5 | TREMIE 3500 | PILOTE 61 COMUNAL 3 | 2025-07-16 | 7/23/2025 12:00:00 AM | 7 | 24 | 18.4 | 76 |  | 21.267 | 3 | 76.667
B-19388 NATIVA | 190.5 | TREMIE 3500 | PILOTE 61 COMUNAL 3 | 2025-07-16 | 7/23/2025 12:00:00 AM | 7 | 24 | 15.7 | 66 |  | 21.267 | 3 | 65.417
B-19388 NATIVA | 190.5 | TREMIE 3500 | PILOTE 61 COMUNAL 3 | 2025-07-16 | 7/23/2025 12:00:00 AM | 7 | 24 | 29.7 | 124 |  | 21.267 | 3 | 123.75
B-19388 NATIVA | 190.5 | TREMIE 3500 | PILOTES 68 COMUNAL 3 Y 3 COMUNAL 4 | 2025-07-18 | 7/25/2025 12:00:00 AM | 7 | 24 | 19.2 | 80 |  | 19.433 | 3 | 80
B-19388 NATIVA | 190.5 | TREMIE 3500 | PILOTES 68 COMUNAL 3 Y 3 COMUNAL 4 | 2025-07-18 | 7/25/2025 12:00:00 AM | 7 | 24 | 20.8 | 87 |  | 19.433 | 3 | 86.667
B-19388 NATIVA | 190.5 | TREMIE 3500 | PILOTES 68 COMUNAL 3 Y 3 COMUNAL 4 | 2025-07-18 | 7/25/2025 12:00:00 AM | 7 | 24 | 18.3 | 76 |  | 19.433 | 3 | 76.25
B-19388 NATIVA | 190.5 | TREMIE 3500 | PILOTES 1-7 COMUNAL 4 | 2025-07-19 | 7/26/2025 12:00:00 AM | 7 | 24 | 21.4 | 89 |  | 21.233 | 3 | 89.167
B-19388 NATIVA | 190.5 | TREMIE 3500 | PILOTES 1-7 COMUNAL 4 | 2025-07-19 | 7/26/2025 12:00:00 AM | 7 | 24 | 22.9 | 95 |  | 21.233 | 3 | 95.417
B-19388 NATIVA | 190.5 | TREMIE 3500 | PILOTES 1-7 COMUNAL 4 | 2025-07-19 | 7/26/2025 12:00:00 AM | 7 | 24 | 19.4 | 81 |  | 21.233 | 3 | 80.833
B-19388 NATIVA | 190.5 | TREMIE 3500 | PILOTES 23-38-42 COMUNAL 3 Y 6 COMUNAL 4 | 2025-07-21 | 7/28/2025 12:00:00 AM | 7 | 24 | 19.2 | 80 |  | 21.033 | 3 | 80
B-19388 NATIVA | 190.5 | TREMIE 3500 | PILOTES 23-38-42 COMUNAL 3 Y 6 COMUNAL 4 | 2025-07-21 | 7/28/2025 12:00:00 AM | 7 | 24 | 22.2 | 92 |  | 21.033 | 3 | 92.5
B-19388 NATIVA | 190.5 | TREMIE 3500 | PILOTES 23-38-42 COMUNAL 3 Y 6 COMUNAL 4 | 2025-07-21 | 7/28/2025 12:00:00 AM | 7 | 24 | 21.7 | 90 |  | 21.033 | 3 | 90.417
B-19388 NATIVA | 190.5 | TREMIE 3500 | PULOTES 2-88 COMUNAL 3 Y 2-5 COMUNAL 4 | 2025-07-22 | 7/29/2025 12:00:00 AM | 7 | 24 | 17.7 | 74 |  | 18.033 | 3 | 73.75
B-19388 NATIVA | 190.5 | TREMIE 3500 | PULOTES 2-88 COMUNAL 3 Y 2-5 COMUNAL 4 | 2025-07-22 | 7/29/2025 12:00:00 AM | 7 | 24 | 18.8 | 78 |  | 18.033 | 3 | 78.333
B-19388 NATIVA | 190.5 | TREMIE 3500 | PULOTES 2-88 COMUNAL 3 Y 2-5 COMUNAL 4 | 2025-07-22 | 7/29/2025 12:00:00 AM | 7 | 24 | 17.6 | 73 |  | 18.033 | 3 | 73.333
B-19388 NATIVA | 190.5 | TREMIE 3500 | PILOTES 59-81-85 COMUNAL 3 | 2025-07-23 | 7/30/2025 12:00:00 AM | 7 | 24 | 19.4 | 81 |  | 18.933 | 3 | 80.833
B-19388 NATIVA | 190.5 | TREMIE 3500 | PILOTES 59-81-85 COMUNAL 3 | 2025-07-23 | 7/30/2025 12:00:00 AM | 7 | 24 | 18.9 | 79 |  | 18.933 | 3 | 78.75
B-19388 NATIVA | 190.5 | TREMIE 3500 | PILOTES 59-81-85 COMUNAL 3 | 2025-07-23 | 7/30/2025 12:00:00 AM | 7 | 24 | 18.5 | 77 |  | 18.933 | 3 | 77.083
B-19388 NATIVA | 190.5 | TREMIE 3500 | PILOTE 1 COMUNAL 3 | 2025-07-24 | 7/31/2025 12:00:00 AM | 7 | 24 | 15.9 | 66 |  | 17.333 | 3 | 66.25
B-19388 NATIVA | 190.5 | TREMIE 3500 | PILOTE 1 COMUNAL 3 | 2025-07-24 | 7/31/2025 12:00:00 AM | 7 | 24 | 18 | 75 |  | 17.333 | 3 | 75
B-19388 NATIVA | 190.5 | TREMIE 3500 | PILOTE 1 COMUNAL 3 | 2025-07-24 | 7/31/2025 12:00:00 AM | 7 | 24 | 18.1 | 75 |  | 17.333 | 3 | 75.417
B-19388 NATIVA | 190.5 | TREMIE 3500 | PILOTE 14 COMUNAL 3 | 2025-07-24 | 7/31/2025 12:00:00 AM | 7 | 24 | 22.3 | 93 |  | 22.1 | 3 | 92.917
B-19388 NATIVA | 190.5 | TREMIE 3500 | PILOTE 14 COMUNAL 3 | 2025-07-24 | 7/31/2025 12:00:00 AM | 7 | 24 | 21.6 | 90 |  | 22.1 | 3 | 90
B-19388 NATIVA | 190.5 | TREMIE 3500 | PILOTE 14 COMUNAL 3 | 2025-07-24 | 7/31/2025 12:00:00 AM | 7 | 24 | 22.4 | 93 |  | 22.1 | 3 | 93.333
B-19388 NATIVA | 191 | TREMIE 3000 | PILOTE 4 TORRE GRUA | 2025-07-17 | 7/24/2025 12:00:00 AM | 7 | 21 | 18.4 | 87 |  | 18.7 | 3 | 87.619
B-19388 NATIVA | 191 | TREMIE 3000 | PILOTE 4 TORRE GRUA | 2025-07-17 | 7/24/2025 12:00:00 AM | 7 | 21 | 20.6 | 98 |  | 18.7 | 3 | 98.095
B-19388 NATIVA | 191 | TREMIE 3000 | PILOTE 4 TORRE GRUA | 2025-07-17 | 7/24/2025 12:00:00 AM | 7 | 21 | 17.1 | 81 |  | 18.7 | 3 | 81.429
B-19388 NATIVA | 191 | TREMIE 3000 | PILOTES 2-3 TORRE GRUA | 2025-07-16 | 7/23/2025 12:00:00 AM | 7 | 21 | 16.6 | 79 |  | 15.3 | 3 | 79.048
B-19388 NATIVA | 191 | TREMIE 3000 | PILOTES 2-3 TORRE GRUA | 2025-07-16 | 7/23/2025 12:00:00 AM | 7 | 21 | 13.4 | 64 |  | 15.3 | 3 | 63.81
B-19388 NATIVA | 191 | TREMIE 3000 | PILOTES 2-3 TORRE GRUA | 2025-07-16 | 7/23/2025 12:00:00 AM | 7 | 21 | 15.9 | 76 |  | 15.3 | 3 | 75.714
B-19388 NATIVA | 191 | IND. PLACA 3000 GC | PLACA PISO 2 ZONA DE LAVADO Y DEPOSITOS TORRE 4 | 2025-09-19 | 9/26/2025 12:00:00 AM | 7 | 21 | 16.7 | 80 | PLACA | 17.267 | 3 | 79.524
B-19388 NATIVA | 191 | IND. PLACA 3000 GC | PLACA PISO 2 ZONA DE LAVADO Y DEPOSITOS TORRE 4 | 2025-09-19 | 9/26/2025 12:00:00 AM | 7 | 21 | 17.3 | 82 | PLACA | 17.267 | 3 | 82.381
B-19388 NATIVA | 191 | IND. PLACA 3000 GC | PLACA PISO 2 ZONA DE LAVADO Y DEPOSITOS TORRE 4 | 2025-09-19 | 9/26/2025 12:00:00 AM | 7 | 21 | 17.8 | 85 | PLACA | 17.267 | 3 | 84.762
B-19388 NATIVA | 191 | IND. PLACA 3000 GC | PLACA PISO 2 APTOS 204-205 TORRE 4 | 2025-09-23 | 9/30/2025 12:00:00 AM | 7 | 21 | 18.3 | 87 | PLACA | 16.8 | 3 | 87.143
B-19388 NATIVA | 191 | IND. PLACA 3000 GC | PLACA PISO 2 APTOS 204-205 TORRE 4 | 2025-09-23 | 9/30/2025 12:00:00 AM | 7 | 21 | 15.4 | 73 | PLACA | 16.8 | 3 | 73.333
B-19388 NATIVA | 191 | IND. PLACA 3000 GC | PLACA PISO 2 APTOS 204-205 TORRE 4 | 2025-09-23 | 9/30/2025 12:00:00 AM | 7 | 21 | 16.7 | 80 | PLACA | 16.8 | 3 | 79.524
B-19388 NATIVA | 191 | IND. PLACA 3000 GC | PLACA PISO 2 APTOS 206-207 TORRE 4 | 2025-09-26 | 10/3/2025 12:00:00 AM | 7 | 21 | 20.2 | 96 | PLACA | 19.733 | 3 | 96.19
B-19388 NATIVA | 191 | IND. PLACA 3000 GC | PLACA PISO 2 APTOS 206-207 TORRE 4 | 2025-09-26 | 10/3/2025 12:00:00 AM | 7 | 21 | 19.9 | 95 | PLACA | 19.733 | 3 | 94.762
B-19388 NATIVA | 191 | IND. PLACA 3000 GC | PLACA PISO 2 APTOS 206-207 TORRE 4 | 2025-09-26 | 10/3/2025 12:00:00 AM | 7 | 21 | 19.1 | 91 | PLACA | 19.733 | 3 | 90.952
B-19388 NATIVA | 191 | IND. PLACA 3000 GC | PLACA PISO 2 DEPOSITOS, ACCESO ESTACIONAMIENTOS Y ESCALERA EJES (2-4) PISO 1 A 2 TORRE 4 | 2025-09-30 | 10/7/2025 12:00:00 AM | 7 | 21 | 23.2 | 111 | PLACA | 22.4 | 3 | 110.476
B-19388 NATIVA | 191 | IND. PLACA 3000 GC | PLACA PISO 2 DEPOSITOS, ACCESO ESTACIONAMIENTOS Y ESCALERA EJES (2-4) PISO 1 A 2 TORRE 4 | 2025-09-30 | 10/7/2025 12:00:00 AM | 7 | 21 | 23 | 109 | PLACA | 22.4 | 3 | 109.524
B-19388 NATIVA | 191 | IND. PLACA 3000 GC | PLACA PISO 2 DEPOSITOS, ACCESO ESTACIONAMIENTOS Y ESCALERA EJES (2-4) PISO 1 A 2 TORRE 4 | 2025-09-30 | 10/7/2025 12:00:00 AM | 7 | 21 | 21 | 100 | PLACA | 22.4 | 3 | 100
B-19388 NATIVA | 191 | IND. PLACA 3000 GC | PLACA PISO 2 SALA DE REUNIONES Y DEPOSITOS TORRE 4 | 2025-10-06 | 10/13/2025 12:00:00 AM | 7 | 21 | 16.9 | 81 | PLACA | 14.767 | 3 | 80.476
B-19388 NATIVA | 191 | IND. PLACA 3000 GC | PLACA PISO 2 SALA DE REUNIONES Y DEPOSITOS TORRE 4 | 2025-10-06 | 10/13/2025 12:00:00 AM | 7 | 21 | 12.2 | 58 | PLACA | 14.767 | 3 | 58.095
B-19388 NATIVA | 191 | IND. PLACA 3000 GC | PLACA PISO 2 SALA DE REUNIONES Y DEPOSITOS TORRE 4 | 2025-10-06 | 10/13/2025 12:00:00 AM | 7 | 21 | 15.2 | 72 | PLACA | 14.767 | 3 | 72.381
B-19388 NATIVA | 191 | IND. PLACA 3000 PSI | PLACA PISO 3 APTOS 304-305 Y ESCALERA EJES (18-20) PISO 1 A 2 TORRE 4 | 2025-10-09 | 10/16/2025 12:00:00 AM | 7 | 21 | 21.3 | 101 | PLACA | 21.433 | 3 | 101.429
B-19388 NATIVA | 191 | IND. PLACA 3000 PSI | PLACA PISO 3 APTOS 304-305 Y ESCALERA EJES (18-20) PISO 1 A 2 TORRE 4 | 2025-10-09 | 10/16/2025 12:00:00 AM | 7 | 21 | 21.7 | 103 | PLACA | 21.433 | 3 | 103.333
B-19388 NATIVA | 191 | IND. PLACA 3000 PSI | PLACA PISO 3 APTOS 304-305 Y ESCALERA EJES (18-20) PISO 1 A 2 TORRE 4 | 2025-10-09 | 10/16/2025 12:00:00 AM | 7 | 21 | 21.3 | 101 | PLACA | 21.433 | 3 | 101.429
B-19388 NATIVA | 191 | IND. PLACA 3000 PSI | PLACA PISO 3 APTOS 302-303 TORRE 4 | 2025-10-14 | 10/21/2025 12:00:00 AM | 7 | 21 | 15.3 | 73 | PLACA | 16.333 | 3 | 72.857
B-19388 NATIVA | 191 | IND. PLACA 3000 PSI | PLACA PISO 3 APTOS 302-303 TORRE 4 | 2025-10-14 | 10/21/2025 12:00:00 AM | 7 | 21 | 16.9 | 80 | PLACA | 16.333 | 3 | 80.476
B-19388 NATIVA | 191 | IND. PLACA 3000 PSI | PLACA PISO 3 APTOS 302-303 TORRE 4 | 2025-10-14 | 10/21/2025 12:00:00 AM | 7 | 21 | 16.8 | 80 | PLACA | 16.333 | 3 | 80
B-19388 NATIVA | 191 | IND. PLACA 3000 PSI | PLACA PISO 3 ACCESO A PLATAFORMA, APTO 301 Y ESCALERA EJES (2-4) PISO 2 A 3 TORRE 4 | 2025-10-17 | 10/24/2025 12:00:00 AM | 7 | 21 | 18.2 | 87 | PLACA | 18.167 | 3 | 86.667
B-19388 NATIVA | 191 | IND. PLACA 3000 PSI | PLACA PISO 3 ACCESO A PLATAFORMA, APTO 301 Y ESCALERA EJES (2-4) PISO 2 A 3 TORRE 4 | 2025-10-17 | 10/24/2025 12:00:00 AM | 7 | 21 | 17.6 | 84 | PLACA | 18.167 | 3 | 83.81
B-19388 NATIVA | 191 | IND. PLACA 3000 PSI | PLACA PISO 3 ACCESO A PLATAFORMA, APTO 301 Y ESCALERA EJES (2-4) PISO 2 A 3 TORRE 4 | 2025-10-17 | 10/24/2025 12:00:00 AM | 7 | 21 | 18.7 | 89 | PLACA | 18.167 | 3 | 89.048
B-19388 NATIVA | 191 | IND. PLACA 3000 PSI | PLACA PISO 3 APTOS 306-307 TORRE 4 | 2025-10-20 | 10/27/2025 12:00:00 AM | 7 | 21 | 11.3 | 54 | PLACA | 11.067 | 3 | 53.81
B-19388 NATIVA | 191 | IND. PLACA 3000 PSI | PLACA PISO 3 APTOS 306-307 TORRE 4 | 2025-10-20 | 10/27/2025 12:00:00 AM | 7 | 21 | 10.4 | 50 | PLACA | 11.067 | 3 | 49.524
B-19388 NATIVA | 191 | IND. PLACA 3000 PSI | PLACA PISO 3 APTOS 306-307 TORRE 4 | 2025-10-20 | 10/27/2025 12:00:00 AM | 7 | 21 | 11.5 | 55 | PLACA | 11.067 | 3 | 54.762
B-19388 NATIVA | 191 | IND. PLACA 3000 PSI | PLACA PISO 3 APTOS 308-309 TORRE 4 | 2025-10-21 | 10/28/2025 12:00:00 AM | 7 | 21 | 27.4 | 130 | PLACA | 25.533 | 3 | 130.476
B-19388 NATIVA | 191 | IND. PLACA 3000 PSI | PLACA PISO 3 APTOS 308-309 TORRE 4 | 2025-10-21 | 10/28/2025 12:00:00 AM | 7 | 21 | 25.2 | 120 | PLACA | 25.533 | 3 | 120
B-19388 NATIVA | 191 | IND. PLACA 3000 PSI | PLACA PISO 3 APTOS 308-309 TORRE 4 | 2025-10-21 | 10/28/2025 12:00:00 AM | 7 | 21 | 24 | 114 | PLACA | 25.533 | 3 | 114.286
B-19388 NATIVA | 191 | IND. PLACA 3000 PSI | PLACA PISO 3 APTO 311 Y SALAS DE REUNION TORRE 4 | 2025-10-23 | 10/30/2025 12:00:00 AM | 7 | 21 | 19.2 | 91 | PLACA | 19.333 | 3 | 91.429
B-19388 NATIVA | 191 | IND. PLACA 3000 PSI | PLACA PISO 3 APTO 311 Y SALAS DE REUNION TORRE 4 | 2025-10-23 | 10/30/2025 12:00:00 AM | 7 | 21 | 19.9 | 95 | PLACA | 19.333 | 3 | 94.762
B-19388 NATIVA | 191 | IND. PLACA 3000 PSI | PLACA PISO 3 APTO 311 Y SALAS DE REUNION TORRE 4 | 2025-10-23 | 10/30/2025 12:00:00 AM | 7 | 21 | 18.9 | 90 | PLACA | 19.333 | 3 | 90
B-19388 NATIVA | 191 | IND. PLACA 3000 PSI | PLACA PISO 4 APTOS 404-405 Y ESCALERA EJES (18-20) PISO 2 A 3 TORRE 4 | 2025-10-24 | 10/31/2025 12:00:00 AM | 7 | 21 | 19.4 | 92 | PLACA | 19.967 | 3 | 92.381
B-19388 NATIVA | 191 | IND. PLACA 3000 PSI | PLACA PISO 4 APTOS 404-405 Y ESCALERA EJES (18-20) PISO 2 A 3 TORRE 4 | 2025-10-24 | 10/31/2025 12:00:00 AM | 7 | 21 | 19.7 | 94 | PLACA | 19.967 | 3 | 93.81
B-19388 NATIVA | 191 | IND. PLACA 3000 PSI | PLACA PISO 4 APTOS 404-405 Y ESCALERA EJES (18-20) PISO 2 A 3 TORRE 4 | 2025-10-24 | 10/31/2025 12:00:00 AM | 7 | 21 | 20.8 | 99 | PLACA | 19.967 | 3 | 99.048
B-19388 NATIVA | 191 | IND. PLACA 3000 PSI | PLACA PISO 2 EJE 1-9 DEL F-J ZONA DE DEPOSITOS T5 | 2025-10-25 | 11/1/2025 12:00:00 AM | 7 | 21 | 26 | 124 | PLACA | 23.6 | 3 | 123.81
B-19388 NATIVA | 191 | IND. PLACA 3000 PSI | PLACA PISO 2 EJE 1-9 DEL F-J ZONA DE DEPOSITOS T5 | 2025-10-25 | 11/1/2025 12:00:00 AM | 7 | 21 | 21.9 | 104 | PLACA | 23.6 | 3 | 104.286
B-19388 NATIVA | 191 | IND. PLACA 3000 PSI | PLACA PISO 2 EJE 1-9 DEL F-J ZONA DE DEPOSITOS T5 | 2025-10-25 | 11/1/2025 12:00:00 AM | 7 | 21 | 22.9 | 109 | PLACA | 23.6 | 3 | 109.048
B-19388 NATIVA | 191 | IND. PLACA 3000 PSI | PLACA PISO 4 APTOS 402 - 403 | 2025-10-25 | 11/1/2025 12:00:00 AM | 7 | 21 | 15 | 71 | PLACA | 17 | 3 | 71.429
B-19388 NATIVA | 191 | IND. PLACA 3000 PSI | PLACA PISO 4 APTOS 402 - 403 | 2025-10-25 | 11/1/2025 12:00:00 AM | 7 | 21 | 18.1 | 86 | PLACA | 17 | 3 | 86.19
B-19388 NATIVA | 191 | IND. PLACA 3000 PSI | PLACA PISO 4 APTOS 402 - 403 | 2025-10-25 | 11/1/2025 12:00:00 AM | 7 | 21 | 17.9 | 85 | PLACA | 17 | 3 | 85.238
B-19388 NATIVA | 191 | IND. PLACA 3000 PSI | PLACA PISO 4 APTOS 406 - 407 TORRE 4 | 2025-10-27 | 11/3/2025 12:00:00 AM | 7 | 21 | 11.2 | 53 | PLACA | 12.2 | 3 | 53.333
B-19388 NATIVA | 191 | IND. PLACA 3000 PSI | PLACA PISO 4 APTOS 406 - 407 TORRE 4 | 2025-10-27 | 11/3/2025 12:00:00 AM | 7 | 21 | 10.4 | 50 | PLACA | 12.2 | 3 | 49.524
B-19388 NATIVA | 191 | IND. PLACA 3000 PSI | PLACA PISO 4 APTOS 406 - 407 TORRE 4 | 2025-10-27 | 11/3/2025 12:00:00 AM | 7 | 21 | 15 | 71 | PLACA | 12.2 | 3 | 71.429
B-19388 NATIVA | 191 | IND. PLACA 3000 PSI | PLACA PISO 2 EJE 1-9 DEL A-F AP 204-205 | 2025-10-28 | 11/4/2025 12:00:00 AM | 7 | 21 | 19.5 | 93 | PLACA | 19.5 | 3 | 92.857
B-19388 NATIVA | 191 | IND. PLACA 3000 PSI | PLACA PISO 2 EJE 1-9 DEL A-F AP 204-205 | 2025-10-28 | 11/4/2025 12:00:00 AM | 7 | 21 | 19.1 | 91 | PLACA | 19.5 | 3 | 90.952
B-19388 NATIVA | 191 | IND. PLACA 3000 PSI | PLACA PISO 2 EJE 1-9 DEL A-F AP 204-205 | 2025-10-28 | 11/4/2025 12:00:00 AM | 7 | 21 | 19.9 | 94 | PLACA | 19.5 | 3 | 94.762
B-19388 NATIVA | 191 | IND. PLACA 3000 PSI | PLACA PISO 4 APTOS 401-412 Y ESCALERA EJES (2-4) PISO 3 A 4 TORRE 4 | 2025-10-28 | 11/4/2025 12:00:00 AM | 7 | 21 | 18.8 | 89 | PLACA | 19.333 | 3 | 89.524
B-19388 NATIVA | 191 | IND. PLACA 3000 PSI | PLACA PISO 4 APTOS 401-412 Y ESCALERA EJES (2-4) PISO 3 A 4 TORRE 4 | 2025-10-28 | 11/4/2025 12:00:00 AM | 7 | 21 | 20.1 | 96 | PLACA | 19.333 | 3 | 95.714
B-19388 NATIVA | 191 | IND. PLACA 3000 PSI | PLACA PISO 4 APTOS 401-412 Y ESCALERA EJES (2-4) PISO 3 A 4 TORRE 4 | 2025-10-28 | 11/4/2025 12:00:00 AM | 7 | 21 | 19.1 | 91 | PLACA | 19.333 | 3 | 90.952
B-19388 NATIVA | 191 | IND. PLACA 3000 PSI | PLACA PISO 4 APTOS 408 - 409 TORRE 4 | 2025-10-29 | 11/5/2025 12:00:00 AM | 7 | 21 | 18.2 | 86 | PLACA | 21.1 | 3 | 86.667
B-19388 NATIVA | 191 | IND. PLACA 3000 PSI | PLACA PISO 4 APTOS 408 - 409 TORRE 4 | 2025-10-29 | 11/5/2025 12:00:00 AM | 7 | 21 | 22.8 | 109 | PLACA | 21.1 | 3 | 108.571
B-19388 NATIVA | 191 | IND. PLACA 3000 PSI | PLACA PISO 4 APTOS 408 - 409 TORRE 4 | 2025-10-29 | 11/5/2025 12:00:00 AM | 7 | 21 | 22.3 | 106 | PLACA | 21.1 | 3 | 106.19
B-19388 NATIVA | 191 | IND. PLACA 3000 PSI | PLACA PISO 2 EJE10-16 AP 206-207 TORRE 5 | 2025-10-30 | 11/6/2025 12:00:00 AM | 7 | 21 | 19.1 | 91 | PLACA | 20 | 3 | 90.952
B-19388 NATIVA | 191 | IND. PLACA 3000 PSI | PLACA PISO 2 EJE10-16 AP 206-207 TORRE 5 | 2025-10-30 | 11/6/2025 12:00:00 AM | 7 | 21 | 20.6 | 98 | PLACA | 20 | 3 | 98.095
B-19388 NATIVA | 191 | IND. PLACA 3000 PSI | PLACA PISO 2 EJE10-16 AP 206-207 TORRE 5 | 2025-10-30 | 11/6/2025 12:00:00 AM | 7 | 21 | 20.3 | 97 | PLACA | 20 | 3 | 96.667
B-19388 NATIVA | 191 | IND. PLACA 3000 PSI | PLACA PISO 4 APTO 411 Y SALA DE JUEGOS TORRE 4 | 2025-10-30 | 11/6/2025 12:00:00 AM | 7 | 21 | 25.2 | 120 | PLACA | 25.333 | 3 | 120
B-19388 NATIVA | 191 | IND. PLACA 3000 PSI | PLACA PISO 4 APTO 411 Y SALA DE JUEGOS TORRE 4 | 2025-10-30 | 11/6/2025 12:00:00 AM | 7 | 21 | 25.6 | 122 | PLACA | 25.333 | 3 | 121.905
B-19388 NATIVA | 191 | IND. PLACA 3000 PSI | PLACA PISO 4 APTO 411 Y SALA DE JUEGOS TORRE 4 | 2025-10-30 | 11/6/2025 12:00:00 AM | 7 | 21 | 25.2 | 120 | PLACA | 25.333 | 3 | 120
B-19388 NATIVA | 191 | IND. PLACA 3000 PSI | PLACA PISO 4 APTOS 504-505 Y ESCALERA EJES (18-20) PISO 3 A 4 TORRE 4 | 2025-11-01 | 11/8/2025 12:00:00 AM | 7 | 21 | 13.4 | 64 | PLACA | 12.033 | 3 | 63.81
B-19388 NATIVA | 191 | IND. PLACA 3000 PSI | PLACA PISO 4 APTOS 504-505 Y ESCALERA EJES (18-20) PISO 3 A 4 TORRE 4 | 2025-11-01 | 11/8/2025 12:00:00 AM | 7 | 21 | 13.6 | 65 | PLACA | 12.033 | 3 | 64.762
B-19388 NATIVA | 191 | IND. PLACA 3000 PSI | PLACA PISO 4 APTOS 504-505 Y ESCALERA EJES (18-20) PISO 3 A 4 TORRE 4 | 2025-11-01 | 11/8/2025 12:00:00 AM | 7 | 21 | 9.1 | 43 | PLACA | 12.033 | 3 | 43.333
B-19388 NATIVA | 191 | IND. PLACA 3000 PSI | PLACA PISO 2 - T5 CUARTOS TECNICOS Y CORRESPONDENCIA EJE10-16 | 2025-11-04 | 11/11/2025 12:00:00 AM | 7 | 21 | 11.6 | 55 | PLACA | 13.067 | 3 | 55.238
B-19388 NATIVA | 191 | IND. PLACA 3000 PSI | PLACA PISO 2 - T5 CUARTOS TECNICOS Y CORRESPONDENCIA EJE10-16 | 2025-11-04 | 11/11/2025 12:00:00 AM | 7 | 21 | 17.4 | 83 | PLACA | 13.067 | 3 | 82.857
B-19388 NATIVA | 191 | IND. PLACA 3000 PSI | PLACA PISO 2 - T5 CUARTOS TECNICOS Y CORRESPONDENCIA EJE10-16 | 2025-11-04 | 11/11/2025 12:00:00 AM | 7 | 21 | 10.2 | 48 | PLACA | 13.067 | 3 | 48.571
B-19388 NATIVA | 191 | IND. PLACA 3000 PSI | PLACA PISO 4 APTOS 502-503 TORRE 4 | 2025-11-04 | 11/11/2025 12:00:00 AM | 7 | 21 | 13.6 | 65 | PLACA | 14.167 | 3 | 64.762
B-19388 NATIVA | 191 | IND. PLACA 3000 PSI | PLACA PISO 4 APTOS 502-503 TORRE 4 | 2025-11-04 | 11/11/2025 12:00:00 AM | 7 | 21 | 13.1 | 62 | PLACA | 14.167 | 3 | 62.381
B-19388 NATIVA | 191 | IND. PLACA 3000 PSI | PLACA PISO 4 APTOS 502-503 TORRE 4 | 2025-11-04 | 11/11/2025 12:00:00 AM | 7 | 21 | 15.8 | 75 | PLACA | 14.167 | 3 | 75.238
B-19388 NATIVA | 191 | IND. PLACA 3000 PSI | PLACA PISO 4 APTOS 501-512 Y ESCALERA EJES (2-4) PISO 4 A 5 TORRE 4 | 2025-11-05 | 11/12/2025 12:00:00 AM | 7 | 21 | 23.5 | 112 | PLACA | 23.4 | 3 | 111.905
B-19388 NATIVA | 191 | IND. PLACA 3000 PSI | PLACA PISO 4 APTOS 501-512 Y ESCALERA EJES (2-4) PISO 4 A 5 TORRE 4 | 2025-11-05 | 11/12/2025 12:00:00 AM | 7 | 21 | 23.1 | 110 | PLACA | 23.4 | 3 | 110
B-19388 NATIVA | 191 | IND. PLACA 3000 PSI | PLACA PISO 4 APTOS 501-512 Y ESCALERA EJES (2-4) PISO 4 A 5 TORRE 4 | 2025-11-05 | 11/12/2025 12:00:00 AM | 7 | 21 | 23.6 | 112 | PLACA | 23.4 | 3 | 112.381
B-19388 NATIVA | 191 | IND. PLACA 3000 PSI | PLACA PISO 1 AP 108-109 T5 | 2025-11-06 | 11/13/2025 12:00:00 AM | 7 | 21 | 19.7 | 94 | PLACA | 18.2 | 3 | 93.81
B-19388 NATIVA | 191 | IND. PLACA 3000 PSI | PLACA PISO 1 AP 108-109 T5 | 2025-11-06 | 11/13/2025 12:00:00 AM | 7 | 21 | 17.1 | 81 | PLACA | 18.2 | 3 | 81.429
B-19388 NATIVA | 191 | IND. PLACA 3000 PSI | PLACA PISO 1 AP 108-109 T5 | 2025-11-06 | 11/13/2025 12:00:00 AM | 7 | 21 | 17.8 | 85 | PLACA | 18.2 | 3 | 84.762
B-19388 NATIVA | 191 | IND. PLACA 3000 PSI | PLACA PISO 5 APTOS 506-507 TORRE 4 | 2025-11-06 | 11/13/2025 12:00:00 AM | 7 | 21 | 19.3 | 92 | PLACA | 18.633 | 3 | 91.905
B-19388 NATIVA | 191 | IND. PLACA 3000 PSI | PLACA PISO 5 APTOS 506-507 TORRE 4 | 2025-11-06 | 11/13/2025 12:00:00 AM | 7 | 21 | 18.4 | 88 | PLACA | 18.633 | 3 | 87.619
B-19388 NATIVA | 191 | IND. PLACA 3000 PSI | PLACA PISO 5 APTOS 506-507 TORRE 4 | 2025-11-06 | 11/13/2025 12:00:00 AM | 7 | 21 | 18.2 | 87 | PLACA | 18.633 | 3 | 86.667
B-19388 NATIVA | 191 | IND. PLACA 3000 PSI | PLACA PISO 5 APTOS 508-509 TORRE 4 | 2025-11-07 | 11/14/2025 12:00:00 AM | 7 | 21 | 16.2 | 77 | PLACA | 16.133 | 3 | 77.143
B-19388 NATIVA | 191 | IND. PLACA 3000 PSI | PLACA PISO 5 APTOS 508-509 TORRE 4 | 2025-11-07 | 11/14/2025 12:00:00 AM | 7 | 21 | 15.9 | 76 | PLACA | 16.133 | 3 | 75.714
B-19388 NATIVA | 191 | IND. PLACA 3000 PSI | PLACA PISO 5 APTOS 508-509 TORRE 4 | 2025-11-07 | 11/14/2025 12:00:00 AM | 7 | 21 | 16.3 | 78 | PLACA | 16.133 | 3 | 77.619
B-19388 NATIVA | 191 | IND. PLACA 3000 PSI | PLACA PISO 1 EJE 15-23 Y ESCALERA P1-P2 EJE 1-2 T5 | 2025-11-10 | 11/17/2025 12:00:00 AM | 7 | 21 | 21.6 | 103 | PLACA | 21.267 | 3 | 102.857
B-19388 NATIVA | 191 | IND. PLACA 3000 PSI | PLACA PISO 1 EJE 15-23 Y ESCALERA P1-P2 EJE 1-2 T5 | 2025-11-10 | 11/17/2025 12:00:00 AM | 7 | 21 | 21.9 | 104 | PLACA | 21.267 | 3 | 104.286
B-19388 NATIVA | 191 | IND. PLACA 3000 PSI | PLACA PISO 1 EJE 15-23 Y ESCALERA P1-P2 EJE 1-2 T5 | 2025-11-10 | 11/17/2025 12:00:00 AM | 7 | 21 | 20.3 | 97 | PLACA | 21.267 | 3 | 96.667
B-19388 NATIVA | 191 | IND. PLACA 3000 PSI | PLACA PISO 5 APTO 511, SALA DE JUEGOS Y ESCALERA EJES (18-20) PISO 4 A 5 TORRE 4 | 2025-11-10 | 11/17/2025 12:00:00 AM | 7 | 21 | 17.8 | 84 | PLACA | 17.167 | 3 | 84.762
B-19388 NATIVA | 191 | IND. PLACA 3000 PSI | PLACA PISO 5 APTO 511, SALA DE JUEGOS Y ESCALERA EJES (18-20) PISO 4 A 5 TORRE 4 | 2025-11-10 | 11/17/2025 12:00:00 AM | 7 | 21 | 17.8 | 84 | PLACA | 17.167 | 3 | 84.762
B-19388 NATIVA | 191 | IND. PLACA 3000 PSI | PLACA PISO 5 APTO 511, SALA DE JUEGOS Y ESCALERA EJES (18-20) PISO 4 A 5 TORRE 4 | 2025-11-10 | 11/17/2025 12:00:00 AM | 7 | 21 | 15.9 | 76 | PLACA | 17.167 | 3 | 75.714
B-19388 NATIVA | 191 | IND. PLACA 3000 PSI | PLACA PISO 6 APTOS 604-605 TORRE 4 | 2025-11-11 | 11/18/2025 12:00:00 AM | 7 | 21 | 21.9 | 104 | PLACA | 22.167 | 3 | 104.286
B-19388 NATIVA | 191 | IND. PLACA 3000 PSI | PLACA PISO 6 APTOS 604-605 TORRE 4 | 2025-11-11 | 11/18/2025 12:00:00 AM | 7 | 21 | 23.3 | 111 | PLACA | 22.167 | 3 | 110.952
B-19388 NATIVA | 191 | IND. PLACA 3000 PSI | PLACA PISO 6 APTOS 604-605 TORRE 4 | 2025-11-11 | 11/18/2025 12:00:00 AM | 7 | 21 | 21.3 | 101 | PLACA | 22.167 | 3 | 101.429
B-19388 NATIVA | 191 | IND. PLACA 3000 PSI | PLACA PISO 6 APTOS 602-603 TORRE 4 | 2025-11-12 | 11/19/2025 12:00:00 AM | 7 | 21 | 18.2 | 86 | PLACA | 19.367 | 3 | 86.667
B-19388 NATIVA | 191 | IND. PLACA 3000 PSI | PLACA PISO 6 APTOS 602-603 TORRE 4 | 2025-11-12 | 11/19/2025 12:00:00 AM | 7 | 21 | 17.6 | 84 | PLACA | 19.367 | 3 | 83.81
B-19388 NATIVA | 191 | IND. PLACA 3000 PSI | PLACA PISO 6 APTOS 602-603 TORRE 4 | 2025-11-12 | 11/19/2025 12:00:00 AM | 7 | 21 | 22.3 | 106 | PLACA | 19.367 | 3 | 106.19
B-19388 NATIVA | 191 | IND. PLACA 3000 PSI | PLACA PISO 6 APTOS 601-612 TORRE 4 | 2025-11-13 | 11/20/2025 12:00:00 AM | 7 | 21 | 18.2 | 86 | PLACA | 18.667 | 3 | 86.667
B-19388 NATIVA | 191 | IND. PLACA 3000 PSI | PLACA PISO 6 APTOS 601-612 TORRE 4 | 2025-11-13 | 11/20/2025 12:00:00 AM | 7 | 21 | 18.9 | 90 | PLACA | 18.667 | 3 | 90
B-19388 NATIVA | 191 | IND. PLACA 3000 PSI | PLACA PISO 6 APTOS 601-612 TORRE 4 | 2025-11-13 | 11/20/2025 12:00:00 AM | 7 | 21 | 18.9 | 90 | PLACA | 18.667 | 3 | 90
B-19388 NATIVA | 191 | IND. PLACA 3000 PSI | TORRE 5 PLACA PISO 3 DEPOSITOS EJE 1-9 F-J | 2025-11-13 | 11/20/2025 12:00:00 AM | 7 | 21 | 19.4 | 92 | PLACA | 19.133 | 3 | 92.381
B-19388 NATIVA | 191 | IND. PLACA 3000 PSI | TORRE 5 PLACA PISO 3 DEPOSITOS EJE 1-9 F-J | 2025-11-13 | 11/20/2025 12:00:00 AM | 7 | 21 | 19.1 | 91 | PLACA | 19.133 | 3 | 90.952
B-19388 NATIVA | 191 | IND. PLACA 3000 PSI | TORRE 5 PLACA PISO 3 DEPOSITOS EJE 1-9 F-J | 2025-11-13 | 11/20/2025 12:00:00 AM | 7 | 21 | 18.9 | 90 | PLACA | 19.133 | 3 | 90
B-19388 NATIVA | 191 | IND. PLACA 3000 PSI | PLACA PISO 6 APTOS 606-607 TORRE 4 | 2025-11-14 | 11/21/2025 12:00:00 AM | 7 | 21 | 19.5 | 93 | PLACA | 18.833 | 3 | 92.857
B-19388 NATIVA | 191 | IND. PLACA 3000 PSI | PLACA PISO 6 APTOS 606-607 TORRE 4 | 2025-11-14 | 11/21/2025 12:00:00 AM | 7 | 21 | 19 | 90 | PLACA | 18.833 | 3 | 90.476
B-19388 NATIVA | 191 | IND. PLACA 3000 PSI | PLACA PISO 6 APTOS 606-607 TORRE 4 | 2025-11-14 | 11/21/2025 12:00:00 AM | 7 | 21 | 18 | 86 | PLACA | 18.833 | 3 | 85.714
B-19388 NATIVA | 191 | IND. PLACA 3000 PSI | PLACA PISO 6 APTOS 608-609 TORRE 4 | 2025-11-15 | 11/22/2025 12:00:00 AM | 7 | 21 | 18.5 | 88 | PLACA | 18.633 | 3 | 88.095
B-19388 NATIVA | 191 | IND. PLACA 3000 PSI | PLACA PISO 6 APTOS 608-609 TORRE 4 | 2025-11-15 | 11/22/2025 12:00:00 AM | 7 | 21 | 19 | 90 | PLACA | 18.633 | 3 | 90.476
B-19388 NATIVA | 191 | IND. PLACA 3000 PSI | PLACA PISO 6 APTOS 608-609 TORRE 4 | 2025-11-15 | 11/22/2025 12:00:00 AM | 7 | 21 | 18.4 | 87 | PLACA | 18.633 | 3 | 87.619
B-19388 NATIVA | 191 | IND. PLACA 3000 PSI | PLACA PISO 6 APTOS 608-609 TORRE 4 | 2025-11-18 | 11/25/2025 12:00:00 AM | 7 | 21 | 20.9 | 99 | PLACA | 22.3 | 3 | 99.524
B-19388 NATIVA | 191 | IND. PLACA 3000 PSI | PLACA PISO 6 APTOS 608-609 TORRE 4 | 2025-11-18 | 11/25/2025 12:00:00 AM | 7 | 21 | 23.6 | 112 | PLACA | 22.3 | 3 | 112.381
B-19388 NATIVA | 191 | IND. PLACA 3000 PSI | PLACA PISO 6 APTOS 608-609 TORRE 4 | 2025-11-18 | 11/25/2025 12:00:00 AM | 7 | 21 | 22.4 | 106 | PLACA | 22.3 | 3 | 106.667
B-19388 NATIVA | 191 | IND. PLACA 3000 PSI | PLACA PISO 3 APTOS 304-305 + PASILLO TORRE 5 | 2025-11-18 | 11/25/2025 12:00:00 AM | 7 | 21 | 22.8 | 109 | PLACA | 21.733 | 3 | 108.571
B-19388 NATIVA | 191 | IND. PLACA 3000 PSI | PLACA PISO 3 APTOS 304-305 + PASILLO TORRE 5 | 2025-11-18 | 11/25/2025 12:00:00 AM | 7 | 21 | 20.5 | 97 | PLACA | 21.733 | 3 | 97.619
B-19388 NATIVA | 191 | IND. PLACA 3000 PSI | PLACA PISO 3 APTOS 304-305 + PASILLO TORRE 5 | 2025-11-18 | 11/25/2025 12:00:00 AM | 7 | 21 | 21.9 | 104 | PLACA | 21.733 | 3 | 104.286
B-19388 NATIVA | 191 | IND. PLACA 3000 PSI | PLACA PISO 7 APTOS 704-705 Y ESCALERA EJES (18-20) PISO 5 A 6 TORRE 4 | 2025-11-19 | 11/26/2025 12:00:00 AM | 7 | 21 | 17 | 81 | PLACA | 18.233 | 3 | 80.952
B-19388 NATIVA | 191 | IND. PLACA 3000 PSI | PLACA PISO 7 APTOS 704-705 Y ESCALERA EJES (18-20) PISO 5 A 6 TORRE 4 | 2025-11-19 | 11/26/2025 12:00:00 AM | 7 | 21 | 20.1 | 96 | PLACA | 18.233 | 3 | 95.714
B-19388 NATIVA | 191 | IND. PLACA 3000 PSI | PLACA PISO 7 APTOS 704-705 Y ESCALERA EJES (18-20) PISO 5 A 6 TORRE 4 | 2025-11-19 | 11/26/2025 12:00:00 AM | 7 | 21 | 17.6 | 84 | PLACA | 18.233 | 3 | 83.81
B-19388 NATIVA | 191 | IND. PLACA 3000 PSI | PLACA PISO 3 AP 306-307 TORRE 5 | 2025-11-20 | 11/27/2025 12:00:00 AM | 7 | 21 | 17.5 | 83 | PLACA | 18.967 | 3 | 83.333
B-19388 NATIVA | 191 | IND. PLACA 3000 PSI | PLACA PISO 3 AP 306-307 TORRE 5 | 2025-11-20 | 11/27/2025 12:00:00 AM | 7 | 21 | 18 | 86 | PLACA | 18.967 | 3 | 85.714
B-19388 NATIVA | 191 | IND. PLACA 3000 PSI | PLACA PISO 3 AP 306-307 TORRE 5 | 2025-11-20 | 11/27/2025 12:00:00 AM | 7 | 21 | 21.4 | 102 | PLACA | 18.967 | 3 | 101.905
B-19388 NATIVA | 191 | IND. PLACA 3000 PSI | PLACA PISO 7 APTOS 702-703 TORRE 4 | 2025-11-20 | 11/27/2025 12:00:00 AM | 7 | 21 | 23.3 | 111 | PLACA | 22.7 | 3 | 110.952
B-19388 NATIVA | 191 | IND. PLACA 3000 PSI | PLACA PISO 7 APTOS 702-703 TORRE 4 | 2025-11-20 | 11/27/2025 12:00:00 AM | 7 | 21 | 24.2 | 115 | PLACA | 22.7 | 3 | 115.238
B-19388 NATIVA | 191 | IND. PLACA 3000 PSI | PLACA PISO 7 APTOS 702-703 TORRE 4 | 2025-11-20 | 11/27/2025 12:00:00 AM | 7 | 21 | 20.6 | 98 | PLACA | 22.7 | 3 | 98.095
B-19388 NATIVA | 191 | IND. PLACA 3000 PSI | PLACA PISO 7 APTOS 701-712 TORRE 4 | 2025-11-22 | 11/29/2025 12:00:00 AM | 7 | 21 | 22.7 | 108 | PLACA | 23.1 | 3 | 108.095
B-19388 NATIVA | 191 | IND. PLACA 3000 PSI | PLACA PISO 7 APTOS 701-712 TORRE 4 | 2025-11-22 | 11/29/2025 12:00:00 AM | 7 | 21 | 22.2 | 106 | PLACA | 23.1 | 3 | 105.714
B-19388 NATIVA | 191 | IND. PLACA 3000 PSI | PLACA PISO 7 APTOS 701-712 TORRE 4 | 2025-11-22 | 11/29/2025 12:00:00 AM | 7 | 21 | 24.4 | 116 | PLACA | 23.1 | 3 | 116.19
B-19388 NATIVA | 191 | IND. PLACA 3000 PSI | PLACA PISO 7 APTOS 708-709 TORRE 4 | 2025-11-24 | 12/1/2025 12:00:00 AM | 7 | 21 | 17 | 81 | PLACA | 16.933 | 3 | 80.952
B-19388 NATIVA | 191 | IND. PLACA 3000 PSI | PLACA PISO 7 APTOS 708-709 TORRE 4 | 2025-11-24 | 12/1/2025 12:00:00 AM | 7 | 21 | 16.7 | 79 | PLACA | 16.933 | 3 | 79.524
B-19388 NATIVA | 191 | IND. PLACA 3000 PSI | PLACA PISO 7 APTOS 708-709 TORRE 4 | 2025-11-24 | 12/1/2025 12:00:00 AM | 7 | 21 | 17.1 | 81 | PLACA | 16.933 | 3 | 81.429
B-19388 NATIVA | 191 | IND. PLACA 3000 PSI | PLACA PISO 3 AP 301 Y ACCESO TORRE 5 | 2025-11-24 | 12/1/2025 12:00:00 AM | 7 | 21 | 20.6 | 98 | PLACA | 20.033 | 3 | 98.095
B-19388 NATIVA | 191 | IND. PLACA 3000 PSI | PLACA PISO 3 AP 301 Y ACCESO TORRE 5 | 2025-11-24 | 12/1/2025 12:00:00 AM | 7 | 21 | 21.7 | 103 | PLACA | 20.033 | 3 | 103.333
B-19388 NATIVA | 191 | IND. PLACA 3000 PSI | PLACA PISO 3 AP 301 Y ACCESO TORRE 5 | 2025-11-24 | 12/1/2025 12:00:00 AM | 7 | 21 | 17.8 | 85 | PLACA | 20.033 | 3 | 84.762
B-19388 NATIVA | 191 | IND. PLACA 3000 PSI | PLACA PISO 7 APTOS 710-711 Y ESCALERA EJES (2-4) PISO 6 A 7 TORRE 4 | 2025-11-25 | 12/2/2025 12:00:00 AM | 7 | 21 | 21.4 | 102 | PLACA | 21.9 | 3 | 101.905
B-19388 NATIVA | 191 | IND. PLACA 3000 PSI | PLACA PISO 7 APTOS 710-711 Y ESCALERA EJES (2-4) PISO 6 A 7 TORRE 4 | 2025-11-25 | 12/2/2025 12:00:00 AM | 7 | 21 | 20.6 | 98 | PLACA | 21.9 | 3 | 98.095
B-19388 NATIVA | 191 | IND. PLACA 3000 PSI | PLACA PISO 7 APTOS 710-711 Y ESCALERA EJES (2-4) PISO 6 A 7 TORRE 4 | 2025-11-25 | 12/2/2025 12:00:00 AM | 7 | 21 | 23.7 | 113 | PLACA | 21.9 | 3 | 112.857
B-19388 NATIVA | 191 | IND. PLACA 3000 PSI | PLACA TORRE 5 AP 308-309 | 2025-11-26 | 12/3/2025 12:00:00 AM | 7 | 21 | 22.5 | 107 | PLACA | 22.033 | 3 | 107.143
B-19388 NATIVA | 191 | IND. PLACA 3000 PSI | PLACA TORRE 5 AP 308-309 | 2025-11-26 | 12/3/2025 12:00:00 AM | 7 | 21 | 21.6 | 103 | PLACA | 22.033 | 3 | 102.857
B-19388 NATIVA | 191 | IND. PLACA 3000 PSI | PLACA TORRE 5 AP 308-309 | 2025-11-26 | 12/3/2025 12:00:00 AM | 7 | 21 | 22 | 105 | PLACA | 22.033 | 3 | 104.762
B-19388 NATIVA | 191 | IND. PLACA 3000 PSI | PLACA PISO 8 APTOS 804-805 TORRE 4 | 2025-11-26 | 12/3/2025 12:00:00 AM | 7 | 21 | 22.8 | 108 | PLACA | 22.3 | 3 | 108.571
B-19388 NATIVA | 191 | IND. PLACA 3000 PSI | PLACA PISO 8 APTOS 804-805 TORRE 4 | 2025-11-26 | 12/3/2025 12:00:00 AM | 7 | 21 | 21.6 | 103 | PLACA | 22.3 | 3 | 102.857
B-19388 NATIVA | 191 | IND. PLACA 3000 PSI | PLACA PISO 8 APTOS 804-805 TORRE 4 | 2025-11-26 | 12/3/2025 12:00:00 AM | 7 | 21 | 22.5 | 107 | PLACA | 22.3 | 3 | 107.143
B-19388 NATIVA | 191 | IND. PLACA 3000 PSI | PLACA PISO 8 APTOS 802-803 TORRE 4 | 2025-11-27 | 12/4/2025 12:00:00 AM | 7 | 21 | 21.9 | 104 | PLACA | 21.233 | 3 | 104.286
B-19388 NATIVA | 191 | IND. PLACA 3000 PSI | PLACA PISO 8 APTOS 802-803 TORRE 4 | 2025-11-27 | 12/4/2025 12:00:00 AM | 7 | 21 | 22.5 | 107 | PLACA | 21.233 | 3 | 107.143
B-19388 NATIVA | 191 | IND. PLACA 3000 PSI | PLACA PISO 8 APTOS 802-803 TORRE 4 | 2025-11-27 | 12/4/2025 12:00:00 AM | 7 | 21 | 19.3 | 92 | PLACA | 21.233 | 3 | 91.905
B-19388 NATIVA | 191 | IND. PLACA 3000 PSI | PLACA PISO 7 APTOS 706-707 TORRE 4 | 2025-11-21 | 11/28/2025 12:00:00 AM | 7 | 21 | 19.1 | 91 | PLACA | 18.6 | 3 | 90.952
B-19388 NATIVA | 191 | IND. PLACA 3000 PSI | PLACA PISO 7 APTOS 706-707 TORRE 4 | 2025-11-21 | 11/28/2025 12:00:00 AM | 7 | 21 | 17.8 | 85 | PLACA | 18.6 | 3 | 84.762
B-19388 NATIVA | 191 | IND. PLACA 3000 PSI | PLACA PISO 7 APTOS 706-707 TORRE 4 | 2025-11-21 | 11/28/2025 12:00:00 AM | 7 | 21 | 18.9 | 90 | PLACA | 18.6 | 3 | 90
B-19388 NATIVA | 191 | IND. PLACA 3000 PSI | PLACA PISO 8 APTOS 806-807 Y ESCALERA EJES (18-20) PISO 6 A 7 TORRE 4 | 2025-11-28 | 12/5/2025 12:00:00 AM | 7 | 21 | 17.5 | 83 | PLACA | 17.6 | 3 | 83.333
B-19388 NATIVA | 191 | IND. PLACA 3000 PSI | PLACA PISO 8 APTOS 806-807 Y ESCALERA EJES (18-20) PISO 6 A 7 TORRE 4 | 2025-11-28 | 12/5/2025 12:00:00 AM | 7 | 21 | 19.2 | 91 | PLACA | 17.6 | 3 | 91.429
B-19388 NATIVA | 191 | IND. PLACA 3000 PSI | PLACA PISO 8 APTOS 806-807 Y ESCALERA EJES (18-20) PISO 6 A 7 TORRE 4 | 2025-11-28 | 12/5/2025 12:00:00 AM | 7 | 21 | 16.1 | 76 | PLACA | 17.6 | 3 | 76.667
B-19388 NATIVA | 191 | IND. PLACA 3000 PSI | PLACA DEPOSITOS P3 EJE 15-23 +PASILLO | 2025-11-28 | 12/5/2025 12:00:00 AM | 7 | 21 | 14.2 | 68 | PLACA | 16.633 | 3 | 67.619
B-19388 NATIVA | 191 | IND. PLACA 3000 PSI | PLACA DEPOSITOS P3 EJE 15-23 +PASILLO | 2025-11-28 | 12/5/2025 12:00:00 AM | 7 | 21 | 19.8 | 94 | PLACA | 16.633 | 3 | 94.286
B-19388 NATIVA | 191 | IND. PLACA 3000 PSI | PLACA DEPOSITOS P3 EJE 15-23 +PASILLO | 2025-11-28 | 12/5/2025 12:00:00 AM | 7 | 21 | 15.9 | 76 | PLACA | 16.633 | 3 | 75.714
B-19388 NATIVA | 191 | IND. PLACA 3000 PSI | PLACA PISO 4 EJE 1-9 SALA DE JUEGOS Y 402+ESCALERA EJE 23 TORRE 5 | 2025-11-29 | 12/6/2025 12:00:00 AM | 7 | 21 | 15 | 71 | PLACA | 17.367 | 3 | 71.429
B-19388 NATIVA | 191 | IND. PLACA 3000 PSI | PLACA PISO 4 EJE 1-9 SALA DE JUEGOS Y 402+ESCALERA EJE 23 TORRE 5 | 2025-11-29 | 12/6/2025 12:00:00 AM | 7 | 21 | 15.6 | 74 | PLACA | 17.367 | 3 | 74.286
B-19388 NATIVA | 191 | IND. PLACA 3000 PSI | PLACA PISO 4 EJE 1-9 SALA DE JUEGOS Y 402+ESCALERA EJE 23 TORRE 5 | 2025-11-29 | 12/6/2025 12:00:00 AM | 7 | 21 | 21.5 | 102 | PLACA | 17.367 | 3 | 102.381
B-19388 NATIVA | 191 | IND. PLACA 3000 PSI | PLACA PISO 8 APTOS 801-812 TORRE 4 | 2025-11-29 | 12/6/2025 12:00:00 AM | 7 | 21 | 22.1 | 105 | PLACA | 19.3 | 3 | 105.238
B-19388 NATIVA | 191 | IND. PLACA 3000 PSI | PLACA PISO 8 APTOS 801-812 TORRE 4 | 2025-11-29 | 12/6/2025 12:00:00 AM | 7 | 21 | 15.2 | 72 | PLACA | 19.3 | 3 | 72.381
B-19388 NATIVA | 191 | IND. PLACA 3000 PSI | PLACA PISO 8 APTOS 801-812 TORRE 4 | 2025-11-29 | 12/6/2025 12:00:00 AM | 7 | 21 | 20.6 | 98 | PLACA | 19.3 | 3 | 98.095
B-19388 NATIVA | 191 | IND. PLACA 3000 PSI | PLACA PISO 8 APTOS 810-811 Y ESCALERA EJES (18-20) PISO 7 A 8 TORRE 4 | 2025-12-02 | 12/9/2025 12:00:00 AM | 7 | 21 | 22.5 | 107 | PLACA | 24.067 | 3 | 107.143
B-19388 NATIVA | 191 | IND. PLACA 3000 PSI | PLACA PISO 8 APTOS 810-811 Y ESCALERA EJES (18-20) PISO 7 A 8 TORRE 4 | 2025-12-02 | 12/9/2025 12:00:00 AM | 7 | 21 | 25.7 | 122 | PLACA | 24.067 | 3 | 122.381
B-19388 NATIVA | 191 | IND. PLACA 3000 PSI | PLACA PISO 8 APTOS 810-811 Y ESCALERA EJES (18-20) PISO 7 A 8 TORRE 4 | 2025-12-02 | 12/9/2025 12:00:00 AM | 7 | 21 | 24 | 114 | PLACA | 24.067 | 3 | 114.286
B-19388 NATIVA | 191 | IND. PLACA 3000 PSI | PLACA P4 AP 401-412 TORRE 5 | 2025-12-02 | 12/9/2025 12:00:00 AM | 7 | 21 | 25.7 | 122 | PLACA | 25.1 | 3 | 122.381
B-19388 NATIVA | 191 | IND. PLACA 3000 PSI | PLACA P4 AP 401-412 TORRE 5 | 2025-12-02 | 12/9/2025 12:00:00 AM | 7 | 21 | 25 | 119 | PLACA | 25.1 | 3 | 119.048
B-19388 NATIVA | 191 | IND. PLACA 3000 PSI | PLACA P4 AP 401-412 TORRE 5 | 2025-12-02 | 12/9/2025 12:00:00 AM | 7 | 21 | 24.6 | 117 | PLACA | 25.1 | 3 | 117.143
B-19388 NATIVA | 191 | IND. PLACA 3000 PSI | PLACA P4 AP 406-407 TORRE 5 | 2025-12-03 | 12/10/2025 12:00:00 AM | 7 | 21 | 19 | 90 | PLACA | 18.933 | 3 | 90.476
B-19388 NATIVA | 191 | IND. PLACA 3000 PSI | PLACA P4 AP 406-407 TORRE 5 | 2025-12-03 | 12/10/2025 12:00:00 AM | 7 | 21 | 18.4 | 88 | PLACA | 18.933 | 3 | 87.619
B-19388 NATIVA | 191 | IND. PLACA 3000 PSI | PLACA P4 AP 406-407 TORRE 5 | 2025-12-03 | 12/10/2025 12:00:00 AM | 7 | 21 | 19.4 | 92 | PLACA | 18.933 | 3 | 92.381
B-19388 NATIVA | 191 | IND. PLACA 3000 PSI | PLACA PISO 9 APTOS 904-905 TORRE 4 | 2025-12-03 | 12/10/2025 12:00:00 AM | 7 | 21 | 19.1 | 91 | PLACA | 21.033 | 3 | 90.952
B-19388 NATIVA | 191 | IND. PLACA 3000 PSI | PLACA PISO 9 APTOS 904-905 TORRE 4 | 2025-12-03 | 12/10/2025 12:00:00 AM | 7 | 21 | 22.6 | 108 | PLACA | 21.033 | 3 | 107.619
B-19388 NATIVA | 191 | IND. PLACA 3000 PSI | PLACA PISO 9 APTOS 904-905 TORRE 4 | 2025-12-03 | 12/10/2025 12:00:00 AM | 7 | 21 | 21.4 | 102 | PLACA | 21.033 | 3 | 101.905
B-19388 NATIVA | 191 | IND. PLACA 3000 PSI | PLACA PISO 9 APTOS 902-903 TORRE 4 | 2025-12-04 | 12/11/2025 12:00:00 AM | 7 | 21 | 15.5 | 74 | PLACA | 16.7 | 3 | 73.81
B-19388 NATIVA | 191 | IND. PLACA 3000 PSI | PLACA PISO 9 APTOS 902-903 TORRE 4 | 2025-12-04 | 12/11/2025 12:00:00 AM | 7 | 21 | 17.1 | 82 | PLACA | 16.7 | 3 | 81.429
B-19388 NATIVA | 191 | IND. PLACA 3000 PSI | PLACA PISO 9 APTOS 902-903 TORRE 4 | 2025-12-04 | 12/11/2025 12:00:00 AM | 7 | 21 | 17.5 | 83 | PLACA | 16.7 | 3 | 83.333
B-19388 NATIVA | 191 | IND. PLACA 3000 PSI | PLACA P4 AP 408-409 TORRE 5 | 2025-12-04 | 12/11/2025 12:00:00 AM | 7 | 21 | 21.5 | 102 | PLACA | 21.6 | 3 | 102.381
B-19388 NATIVA | 191 | IND. PLACA 3000 PSI | PLACA P4 AP 408-409 TORRE 5 | 2025-12-04 | 12/11/2025 12:00:00 AM | 7 | 21 | 21.1 | 100 | PLACA | 21.6 | 3 | 100.476
B-19388 NATIVA | 191 | IND. PLACA 3000 PSI | PLACA P4 AP 408-409 TORRE 5 | 2025-12-04 | 12/11/2025 12:00:00 AM | 7 | 21 | 22.2 | 106 | PLACA | 21.6 | 3 | 105.714
B-19388 NATIVA | 191 | IND. PLACA 3000 PSI | PLACA PISO 9 APTOS 906-907 Y ESCALERA EJES (2-4) PISO 7 A 8 TORRE 4 | 2025-12-05 | 12/12/2025 12:00:00 AM | 7 | 21 | 19 | 90 | PLACA | 19.433 | 3 | 90.476
B-19388 NATIVA | 191 | IND. PLACA 3000 PSI | PLACA PISO 9 APTOS 906-907 Y ESCALERA EJES (2-4) PISO 7 A 8 TORRE 4 | 2025-12-05 | 12/12/2025 12:00:00 AM | 7 | 21 | 20.7 | 98 | PLACA | 19.433 | 3 | 98.571
B-19388 NATIVA | 191 | IND. PLACA 3000 PSI | PLACA PISO 9 APTOS 906-907 Y ESCALERA EJES (2-4) PISO 7 A 8 TORRE 4 | 2025-12-05 | 12/12/2025 12:00:00 AM | 7 | 21 | 18.6 | 89 | PLACA | 19.433 | 3 | 88.571
B-19388 NATIVA | 191 | IND. PLACA 3000 PSI | PLACA P5 AP 503-502 TORRE 5 + ESCALERA EJE 1 P2 | 2025-12-09 | 12/16/2025 12:00:00 AM | 7 | 21 | 23.4 | 111 | PLACA | 22.733 | 3 | 111.429
B-19388 NATIVA | 191 | IND. PLACA 3000 PSI | PLACA P5 AP 503-502 TORRE 5 + ESCALERA EJE 1 P2 | 2025-12-09 | 12/16/2025 12:00:00 AM | 7 | 21 | 23.4 | 111 | PLACA | 22.733 | 3 | 111.429
B-19388 NATIVA | 191 | IND. PLACA 3000 PSI | PLACA P5 AP 503-502 TORRE 5 + ESCALERA EJE 1 P2 | 2025-12-09 | 12/16/2025 12:00:00 AM | 7 | 21 | 21.4 | 102 | PLACA | 22.733 | 3 | 101.905
B-19388 NATIVA | 191 | IND. PLACA 3000 PSI | PLACA PISO 9 APTOS 901-912 TORRE 4 | 2025-12-09 | 12/16/2025 12:00:00 AM | 7 | 21 | 22.2 | 106 | PLACA | 20.467 | 3 | 105.714
B-19388 NATIVA | 191 | IND. PLACA 3000 PSI | PLACA PISO 9 APTOS 901-912 TORRE 4 | 2025-12-09 | 12/16/2025 12:00:00 AM | 7 | 21 | 17.6 | 84 | PLACA | 20.467 | 3 | 83.81
B-19388 NATIVA | 191 | IND. PLACA 3000 PSI | PLACA PISO 9 APTOS 901-912 TORRE 4 | 2025-12-09 | 12/16/2025 12:00:00 AM | 7 | 21 | 21.6 | 103 | PLACA | 20.467 | 3 | 102.857
B-19388 NATIVA | 191 | IND. PLACA 3000 PSI | PLACA PISO APTOS 908-909 Y ESCALERA EJES (18-20) PISO 8 A 9 TORRE 4 | 2025-12-10 | 12/17/2025 12:00:00 AM | 7 | 21 | 22.7 | 108 | PLACA | 21.1 | 3 | 108.095
B-19388 NATIVA | 191 | IND. PLACA 3000 PSI | PLACA PISO APTOS 908-909 Y ESCALERA EJES (18-20) PISO 8 A 9 TORRE 4 | 2025-12-10 | 12/17/2025 12:00:00 AM | 7 | 21 | 19.5 | 93 | PLACA | 21.1 | 3 | 92.857
B-19388 NATIVA | 191 | IND. PLACA 3000 PSI | PLACA PISO APTOS 908-909 Y ESCALERA EJES (18-20) PISO 8 A 9 TORRE 4 | 2025-12-10 | 12/17/2025 12:00:00 AM | 7 | 21 | 21.1 | 100 | PLACA | 21.1 | 3 | 100.476
B-19388 NATIVA | 191 | IND. PLACA 3000 PSI | PLACA P5 AP 501-512 TORRE 5 | 2025-12-12 | 12/19/2025 12:00:00 AM | 7 | 21 | 23.9 | 114 | PLACA | 21.967 | 3 | 113.81
B-19388 NATIVA | 191 | IND. PLACA 3000 PSI | PLACA P5 AP 501-512 TORRE 5 | 2025-12-12 | 12/19/2025 12:00:00 AM | 7 | 21 | 18.7 | 89 | PLACA | 21.967 | 3 | 89.048
B-19388 NATIVA | 191 | IND. PLACA 3000 PSI | PLACA P5 AP 501-512 TORRE 5 | 2025-12-12 | 12/19/2025 12:00:00 AM | 7 | 21 | 23.3 | 111 | PLACA | 21.967 | 3 | 110.952
B-19388 NATIVA | 191 | IND. PLACA 3000 PSI | PLACA PISO 10 APTOS 1004-1005 TORRE 4 | 2025-12-12 | 12/19/2025 12:00:00 AM | 7 | 21 | 23.1 | 110 | PLACA | 22.533 | 3 | 110
B-19388 NATIVA | 191 | IND. PLACA 3000 PSI | PLACA PISO 10 APTOS 1004-1005 TORRE 4 | 2025-12-12 | 12/19/2025 12:00:00 AM | 7 | 21 | 18.5 | 88 | PLACA | 22.533 | 3 | 88.095
B-19388 NATIVA | 191 | IND. PLACA 3000 PSI | PLACA PISO 10 APTOS 1004-1005 TORRE 4 | 2025-12-12 | 12/19/2025 12:00:00 AM | 7 | 21 | 26 | 124 | PLACA | 22.533 | 3 | 123.81
B-19388 NATIVA | 191 | IND. PLACA 3000 PSI | PLACA P5 AP 506-507 + PASILLO TORRE 5 | 2025-12-13 | 12/20/2025 12:00:00 AM | 7 | 21 | 21.4 | 102 | PLACA | 20.567 | 3 | 101.905
B-19388 NATIVA | 191 | IND. PLACA 3000 PSI | PLACA P5 AP 506-507 + PASILLO TORRE 5 | 2025-12-13 | 12/20/2025 12:00:00 AM | 7 | 21 | 20 | 95 | PLACA | 20.567 | 3 | 95.238
B-19388 NATIVA | 191 | IND. PLACA 3000 PSI | PLACA P5 AP 506-507 + PASILLO TORRE 5 | 2025-12-13 | 12/20/2025 12:00:00 AM | 7 | 21 | 20.3 | 96 | PLACA | 20.567 | 3 | 96.667
B-19388 NATIVA | 191 | IND. PLACA 3000 PSI | PLACA PISO 10 APTOS 1002-1003 TORRE 4 | 2025-12-13 | 12/20/2025 12:00:00 AM | 7 | 21 | 37.6 | 179 | PLACA | 37.5 | 3 | 179.048
B-19388 NATIVA | 191 | IND. PLACA 3000 PSI | PLACA PISO 10 APTOS 1002-1003 TORRE 4 | 2025-12-13 | 12/20/2025 12:00:00 AM | 7 | 21 | 37.7 | 180 | PLACA | 37.5 | 3 | 179.524
B-19388 NATIVA | 191 | IND. PLACA 3000 PSI | PLACA PISO 10 APTOS 1002-1003 TORRE 4 | 2025-12-13 | 12/20/2025 12:00:00 AM | 7 | 21 | 37.2 | 177 | PLACA | 37.5 | 3 | 177.143
B-19388 NATIVA | 191 | IND. PLACA 3000 PSI | PLACA P4 AP 410-411 TORRE 5 | 2025-12-05 | 12/12/2025 12:00:00 AM | 7 | 21 | 18.5 | 88 | PLACA | 17.9 | 3 | 88.095
B-19388 NATIVA | 191 | IND. PLACA 3000 PSI | PLACA P4 AP 410-411 TORRE 5 | 2025-12-05 | 12/12/2025 12:00:00 AM | 7 | 21 | 16.4 | 78 | PLACA | 17.9 | 3 | 78.095
B-19388 NATIVA | 191 | IND. PLACA 3000 PSI | PLACA P4 AP 410-411 TORRE 5 | 2025-12-05 | 12/12/2025 12:00:00 AM | 7 | 21 | 18.8 | 90 | PLACA | 17.9 | 3 | 89.524
B-19388 NATIVA | 191 | IND. PLACA 3000 PSI | PLACA P5 AP 508-509 TORRE 5 | 2025-12-15 | 12/22/2025 12:00:00 AM | 7 | 21 | 19.4 | 92 | PLACA | 21 | 3 | 92.381
B-19388 NATIVA | 191 | IND. PLACA 3000 PSI | PLACA P5 AP 508-509 TORRE 5 | 2025-12-15 | 12/22/2025 12:00:00 AM | 7 | 21 | 22.3 | 106 | PLACA | 21 | 3 | 106.19
B-19388 NATIVA | 191 | IND. PLACA 3000 PSI | PLACA P5 AP 508-509 TORRE 5 | 2025-12-15 | 12/22/2025 12:00:00 AM | 7 | 21 | 21.3 | 101 | PLACA | 21 | 3 | 101.429
B-19388 NATIVA | 191 | IND. PLACA 3000 PSI | PLACA PISO 10 APTOS 1006-1007 Y ESCALERA EJES (2-4) PISO 8 A 9 TORRE 4 | 2025-12-15 | 12/22/2025 12:00:00 AM | 7 | 21 | 27.5 | 131 | PLACA | 25.767 | 3 | 130.952
B-19388 NATIVA | 191 | IND. PLACA 3000 PSI | PLACA PISO 10 APTOS 1006-1007 Y ESCALERA EJES (2-4) PISO 8 A 9 TORRE 4 | 2025-12-15 | 12/22/2025 12:00:00 AM | 7 | 21 | 24.6 | 117 | PLACA | 25.767 | 3 | 117.143
B-19388 NATIVA | 191 | IND. PLACA 3000 PSI | PLACA PISO 10 APTOS 1006-1007 Y ESCALERA EJES (2-4) PISO 8 A 9 TORRE 4 | 2025-12-15 | 12/22/2025 12:00:00 AM | 7 | 21 | 25.2 | 120 | PLACA | 25.767 | 3 | 120
B-19388 NATIVA | 191 | IND. PLACA 3000 PSI | PLACA P5 AP 511-510 TORRE 5 | 2025-12-16 | 12/23/2025 12:00:00 AM | 7 | 21 | 22.5 | 107 | PLACA | 22.667 | 3 | 107.143
B-19388 NATIVA | 191 | IND. PLACA 3000 PSI | PLACA P5 AP 511-510 TORRE 5 | 2025-12-16 | 12/23/2025 12:00:00 AM | 7 | 21 | 21.3 | 102 | PLACA | 22.667 | 3 | 101.429
B-19388 NATIVA | 191 | IND. PLACA 3000 PSI | PLACA P5 AP 511-510 TORRE 5 | 2025-12-16 | 12/23/2025 12:00:00 AM | 7 | 21 | 24.2 | 115 | PLACA | 22.667 | 3 | 115.238
B-19388 NATIVA | 191 | IND. PLACA 3000 PSI | PLACA PISO 10 APTOS 1001-1012 TORRE 4 | 2025-12-16 | 12/23/2025 12:00:00 AM | 7 | 21 | 25.7 | 122 | PLACA | 25.667 | 3 | 122.381
B-19388 NATIVA | 191 | IND. PLACA 3000 PSI | PLACA PISO 10 APTOS 1001-1012 TORRE 4 | 2025-12-16 | 12/23/2025 12:00:00 AM | 7 | 21 | 27.4 | 131 | PLACA | 25.667 | 3 | 130.476
B-19388 NATIVA | 191 | IND. PLACA 3000 PSI | PLACA PISO 10 APTOS 1001-1012 TORRE 4 | 2025-12-16 | 12/23/2025 12:00:00 AM | 7 | 21 | 23.9 | 114 | PLACA | 25.667 | 3 | 113.81
B-19388 NATIVA | 191 | IND. PLACA 3000 PSI | PLACA PISO 10 APTOS 1008-1009 TORRE 4 | 2025-12-17 | 12/24/2025 12:00:00 AM | 7 | 21 | 23.2 | 110 | PLACA | 25.5 | 3 | 110.476
B-19388 NATIVA | 191 | IND. PLACA 3000 PSI | PLACA PISO 10 APTOS 1008-1009 TORRE 4 | 2025-12-17 | 12/24/2025 12:00:00 AM | 7 | 21 | 27.4 | 130 | PLACA | 25.5 | 3 | 130.476
B-19388 NATIVA | 191 | IND. PLACA 3000 PSI | PLACA PISO 10 APTOS 1008-1009 TORRE 4 | 2025-12-17 | 12/24/2025 12:00:00 AM | 7 | 21 | 25.9 | 123 | PLACA | 25.5 | 3 | 123.333
B-19388 NATIVA | 191 | IND. PLACA 3000 PSI | PLACA P6 AP 604-605 +ESCALERA P2 EJE 23 | 2025-12-18 | 12/25/2025 12:00:00 AM | 7 | 21 | 20.5 | 97 | PLACA | 19.9 | 3 | 97.619
B-19388 NATIVA | 191 | IND. PLACA 3000 PSI | PLACA P6 AP 604-605 +ESCALERA P2 EJE 23 | 2025-12-18 | 12/25/2025 12:00:00 AM | 7 | 21 | 17.9 | 85 | PLACA | 19.9 | 3 | 85.238
B-19388 NATIVA | 191 | IND. PLACA 3000 PSI | PLACA P6 AP 604-605 +ESCALERA P2 EJE 23 | 2025-12-18 | 12/25/2025 12:00:00 AM | 7 | 21 | 21.3 | 101 | PLACA | 19.9 | 3 | 101.429
B-19388 NATIVA | 191 | IND. PLACA 3000 PSI | PLACA PISO 10 APTOS 1010-1011 Y ESCALERA EJES (18-20) PISO 9 A 10 TORRE 4 | 2025-12-18 | 12/25/2025 12:00:00 AM | 7 | 21 | 23.8 | 113 | PLACA | 23.633 | 3 | 113.333
B-19388 NATIVA | 191 | IND. PLACA 3000 PSI | PLACA PISO 10 APTOS 1010-1011 Y ESCALERA EJES (18-20) PISO 9 A 10 TORRE 4 | 2025-12-18 | 12/25/2025 12:00:00 AM | 7 | 21 | 22.9 | 109 | PLACA | 23.633 | 3 | 109.048
B-19388 NATIVA | 191 | IND. PLACA 3000 PSI | PLACA PISO 10 APTOS 1010-1011 Y ESCALERA EJES (18-20) PISO 9 A 10 TORRE 4 | 2025-12-18 | 12/25/2025 12:00:00 AM | 7 | 21 | 24.2 | 115 | PLACA | 23.633 | 3 | 115.238
B-19388 NATIVA | 191 | IND. PLACA 3000 PSI | PLACA P6 AP 604-605 + PASILLO | 2025-12-19 | 12/26/2025 12:00:00 AM | 7 | 21 | 20.7 | 99 | PLACA | 20 | 3 | 98.571
B-19388 NATIVA | 191 | IND. PLACA 3000 PSI | PLACA P6 AP 604-605 + PASILLO | 2025-12-19 | 12/26/2025 12:00:00 AM | 7 | 21 | 19.3 | 92 | PLACA | 20 | 3 | 91.905
B-19388 NATIVA | 191 | IND. PLACA 3000 PSI | PLACA P6 AP 604-605 + PASILLO | 2025-12-19 | 12/26/2025 12:00:00 AM | 7 | 21 | 20 | 95 | PLACA | 20 | 3 | 95.238
B-19388 NATIVA | 191 | IND. PLACA 3000 PSI | PLACA PISO 10 APTOS 1104-1105 TORRE 4 | 2025-12-19 | 12/26/2025 12:00:00 AM | 7 | 21 | 22.2 | 106 | PLACA | 24.633 | 3 | 105.714
B-19388 NATIVA | 191 | IND. PLACA 3000 PSI | PLACA PISO 10 APTOS 1104-1105 TORRE 4 | 2025-12-19 | 12/26/2025 12:00:00 AM | 7 | 21 | 24.3 | 116 | PLACA | 24.633 | 3 | 115.714
B-19388 NATIVA | 191 | IND. PLACA 3000 PSI | PLACA PISO 10 APTOS 1104-1105 TORRE 4 | 2025-12-19 | 12/26/2025 12:00:00 AM | 7 | 21 | 27.4 | 130 | PLACA | 24.633 | 3 | 130.476
B-19388 NATIVA | 191 | IND. PLACA 3000 PSI | PLACA PISO 10 APTOS 1102-1103 Y ESCALERA EJES (2-4) PISO 9 A 10 TORRE 4 | 2025-12-20 | 12/27/2025 12:00:00 AM | 7 | 21 | 30 | 143 | PLACA | 28.367 | 3 | 142.857
B-19388 NATIVA | 191 | IND. PLACA 3000 PSI | PLACA PISO 10 APTOS 1102-1103 Y ESCALERA EJES (2-4) PISO 9 A 10 TORRE 4 | 2025-12-20 | 12/27/2025 12:00:00 AM | 7 | 21 | 29.9 | 143 | PLACA | 28.367 | 3 | 142.381
B-19388 NATIVA | 191 | IND. PLACA 3000 PSI | PLACA PISO 10 APTOS 1102-1103 Y ESCALERA EJES (2-4) PISO 9 A 10 TORRE 4 | 2025-12-20 | 12/27/2025 12:00:00 AM | 7 | 21 | 25.2 | 120 | PLACA | 28.367 | 3 | 120
B-19388 NATIVA | 191 | IND. PLACA 3000 PSI | MUROS PISO 10 APTO 1008 Y 1009 TORRE 4 | 2025-12-20 | 12/27/2025 12:00:00 AM | 7 | 21 | 40 | 191 | MURO | 41.967 | 3 | 190.476
B-19388 NATIVA | 191 | IND. PLACA 3000 PSI | MUROS PISO 10 APTO 1008 Y 1009 TORRE 4 | 2025-12-20 | 12/27/2025 12:00:00 AM | 7 | 21 | 43.1 | 205 | MURO | 41.967 | 3 | 205.238
B-19388 NATIVA | 191 | IND. PLACA 3000 PSI | MUROS PISO 10 APTO 1008 Y 1009 TORRE 4 | 2025-12-20 | 12/27/2025 12:00:00 AM | 7 | 21 | 42.8 | 204 | MURO | 41.967 | 3 | 203.81
B-19388 NATIVA | 191 | IND. PLACA 3000 PSI | PLACA PISO 11 APTOS 1106-1107 TORRE 4 | 2026-01-15 | 1/22/2026 12:00:00 AM | 7 | 21 | 24.1 | 115 | PLACA | 23.433 | 3 | 114.762
B-19388 NATIVA | 191 | IND. PLACA 3000 PSI | PLACA PISO 11 APTOS 1106-1107 TORRE 4 | 2026-01-15 | 1/22/2026 12:00:00 AM | 7 | 21 | 23.7 | 113 | PLACA | 23.433 | 3 | 112.857
B-19388 NATIVA | 191 | IND. PLACA 3000 PSI | PLACA PISO 11 APTOS 1106-1107 TORRE 4 | 2026-01-15 | 1/22/2026 12:00:00 AM | 7 | 21 | 22.5 | 107 | PLACA | 23.433 | 3 | 107.143
B-19388 NATIVA | 191 | IND. PLACA 3000 PSI | PLACA PISO 11 APTOS 1101-1112 Y ESCALERA EJES (2-4) PISO 10 A 11 TORRE 4 | 2026-01-17 | 1/24/2026 12:00:00 AM | 7 | 21 | 25.6 | 122 | PLACA | 24.767 | 3 | 121.905
B-19388 NATIVA | 191 | IND. PLACA 3000 PSI | PLACA PISO 11 APTOS 1101-1112 Y ESCALERA EJES (2-4) PISO 10 A 11 TORRE 4 | 2026-01-17 | 1/24/2026 12:00:00 AM | 7 | 21 | 26.3 | 125 | PLACA | 24.767 | 3 | 125.238
B-19388 NATIVA | 191 | IND. PLACA 3000 PSI | PLACA PISO 11 APTOS 1101-1112 Y ESCALERA EJES (2-4) PISO 10 A 11 TORRE 4 | 2026-01-17 | 1/24/2026 12:00:00 AM | 7 | 21 | 22.4 | 107 | PLACA | 24.767 | 3 | 106.667
B-19388 NATIVA | 191 | IND. PLACA 3000 PSI | PLACA P6 AP 606-607 TORRE 5 | 2026-01-19 | 1/26/2026 12:00:00 AM | 7 | 21 | 20.4 | 97 | PLACA | 22.5 | 3 | 97.143
B-19388 NATIVA | 191 | IND. PLACA 3000 PSI | PLACA P6 AP 606-607 TORRE 5 | 2026-01-19 | 1/26/2026 12:00:00 AM | 7 | 21 | 22.2 | 106 | PLACA | 22.5 | 3 | 105.714
B-19388 NATIVA | 191 | IND. PLACA 3000 PSI | PLACA P6 AP 606-607 TORRE 5 | 2026-01-19 | 1/26/2026 12:00:00 AM | 7 | 21 | 24.9 | 118 | PLACA | 22.5 | 3 | 118.571
B-19388 NATIVA | 191 | IND. PLACA 3000 PSI | PLACA P6 AP 601-612+ PASILLO TORRE 5 | 2026-01-20 | 1/27/2026 12:00:00 AM | 7 | 21 | 20.5 | 97 | PLACA | 22.133 | 3 | 97.619
B-19388 NATIVA | 191 | IND. PLACA 3000 PSI | PLACA P6 AP 601-612+ PASILLO TORRE 5 | 2026-01-20 | 1/27/2026 12:00:00 AM | 7 | 21 | 22.4 | 107 | PLACA | 22.133 | 3 | 106.667
B-19388 NATIVA | 191 | IND. PLACA 3000 PSI | PLACA P6 AP 601-612+ PASILLO TORRE 5 | 2026-01-20 | 1/27/2026 12:00:00 AM | 7 | 21 | 23.5 | 112 | PLACA | 22.133 | 3 | 111.905
B-19388 NATIVA | 191 | IND. PLACA 3000 PSI | PLACA P6 AP 611-610 + PASILLO +ESCALERA EJE 2 P4 TORRE 5 | 2026-01-22 | 1/29/2026 12:00:00 AM | 7 | 21 | 26.4 | 126 | PLACA | 28.033 | 3 | 125.714
B-19388 NATIVA | 191 | IND. PLACA 3000 PSI | PLACA P6 AP 611-610 + PASILLO +ESCALERA EJE 2 P4 TORRE 5 | 2026-01-22 | 1/29/2026 12:00:00 AM | 7 | 21 | 29.1 | 139 | PLACA | 28.033 | 3 | 138.571
B-19388 NATIVA | 191 | IND. PLACA 3000 PSI | PLACA P6 AP 611-610 + PASILLO +ESCALERA EJE 2 P4 TORRE 5 | 2026-01-22 | 1/29/2026 12:00:00 AM | 7 | 21 | 28.6 | 136 | PLACA | 28.033 | 3 | 136.19
B-19388 NATIVA | 191 | IND. PLACA 3000 PSI | PLACA PISO 11 APTOS 1108-1109 TORRE 4 | 2026-01-22 | 1/29/2026 12:00:00 AM | 7 | 21 | 39.3 | 187 | PLACA | 37.067 | 3 | 187.143
B-19388 NATIVA | 191 | IND. PLACA 3000 PSI | PLACA PISO 11 APTOS 1108-1109 TORRE 4 | 2026-01-22 | 1/29/2026 12:00:00 AM | 7 | 21 | 38.1 | 181 | PLACA | 37.067 | 3 | 181.429
B-19388 NATIVA | 191 | IND. PLACA 3000 PSI | PLACA PISO 11 APTOS 1108-1109 TORRE 4 | 2026-01-22 | 1/29/2026 12:00:00 AM | 7 | 21 | 33.8 | 161 | PLACA | 37.067 | 3 | 160.952
B-19388 NATIVA | 191 | IND. PLACA 3000 PSI | PLACA PISO 11 APTOS 1110-1111 Y ESCALERA EJES (18-20) PISO 10 A 11 TORRE 4 | 2026-01-23 | 1/30/2026 12:00:00 AM | 7 | 21 | 30.9 | 147 | PLACA | 30.6 | 3 | 147.143
B-19388 NATIVA | 191 | IND. PLACA 3000 PSI | PLACA PISO 11 APTOS 1110-1111 Y ESCALERA EJES (18-20) PISO 10 A 11 TORRE 4 | 2026-01-23 | 1/30/2026 12:00:00 AM | 7 | 21 | 33.5 | 159 | PLACA | 30.6 | 3 | 159.524
B-19388 NATIVA | 191 | IND. PLACA 3000 PSI | PLACA PISO 11 APTOS 1110-1111 Y ESCALERA EJES (18-20) PISO 10 A 11 TORRE 4 | 2026-01-23 | 1/30/2026 12:00:00 AM | 7 | 21 | 27.4 | 130 | PLACA | 30.6 | 3 | 130.476
B-19388 NATIVA | 191 | IND. PLACA 3000 PSI | PLACA P7 AP 703-702 | 2026-01-24 | 1/31/2026 12:00:00 AM | 7 | 21 | 17.6 | 84 | PLACA | 20.2 | 3 | 83.81
B-19388 NATIVA | 191 | IND. PLACA 3000 PSI | PLACA P7 AP 703-702 | 2026-01-24 | 1/31/2026 12:00:00 AM | 7 | 21 | 21.5 | 102 | PLACA | 20.2 | 3 | 102.381
B-19388 NATIVA | 191 | IND. PLACA 3000 PSI | PLACA P7 AP 703-702 | 2026-01-24 | 1/31/2026 12:00:00 AM | 7 | 21 | 21.5 | 102 | PLACA | 20.2 | 3 | 102.381
B-19388 NATIVA | 191 | IND. PLACA 3000 PSI | PLACA P7 AP 04-05 +PASILLO TORRE 5 | 2026-01-26 | 2/2/2026 12:00:00 AM | 7 | 21 | 20.9 | 100 | PLACA | 18.733 | 3 | 99.524
B-19388 NATIVA | 191 | IND. PLACA 3000 PSI | PLACA P7 AP 04-05 +PASILLO TORRE 5 | 2026-01-26 | 2/2/2026 12:00:00 AM | 7 | 21 | 17.2 | 82 | PLACA | 18.733 | 3 | 81.905
B-19388 NATIVA | 191 | IND. PLACA 3000 PSI | PLACA P7 AP 04-05 +PASILLO TORRE 5 | 2026-01-26 | 2/2/2026 12:00:00 AM | 7 | 21 | 18.1 | 86 | PLACA | 18.733 | 3 | 86.19
B-19388 NATIVA | 191 | IND. PLACA 3000 PSI | PLACA PISO 12 APTOS 1204-1205 TORRE 4 | 2026-01-26 | 2/2/2026 12:00:00 AM | 7 | 21 | 26 | 124 | PLACA | 25.033 | 3 | 123.81
B-19388 NATIVA | 191 | IND. PLACA 3000 PSI | PLACA PISO 12 APTOS 1204-1205 TORRE 4 | 2026-01-26 | 2/2/2026 12:00:00 AM | 7 | 21 | 23.6 | 112 | PLACA | 25.033 | 3 | 112.381
B-19388 NATIVA | 191 | IND. PLACA 3000 PSI | PLACA PISO 12 APTOS 1204-1205 TORRE 4 | 2026-01-26 | 2/2/2026 12:00:00 AM | 7 | 21 | 25.5 | 121 | PLACA | 25.033 | 3 | 121.429
B-19388 NATIVA | 191 | IND. PLACA 3000 PSI | PLACA P7 AP 706-707 TORRE 5 + ESC P4 EJE 2 | 2026-01-27 | 2/3/2026 12:00:00 AM | 7 | 21 | 22 | 105 | PLACA | 21.067 | 3 | 104.762
B-19388 NATIVA | 191 | IND. PLACA 3000 PSI | PLACA P7 AP 706-707 TORRE 5 + ESC P4 EJE 2 | 2026-01-27 | 2/3/2026 12:00:00 AM | 7 | 21 | 21.7 | 103 | PLACA | 21.067 | 3 | 103.333
B-19388 NATIVA | 191 | IND. PLACA 3000 PSI | PLACA P7 AP 706-707 TORRE 5 + ESC P4 EJE 2 | 2026-01-27 | 2/3/2026 12:00:00 AM | 7 | 21 | 19.5 | 93 | PLACA | 21.067 | 3 | 92.857
B-19388 NATIVA | 191 | IND. PLACA 3000 PSI | PLACA PISO 12 APTOS 1202-1203 TORRE 4 | 2026-01-27 | 2/3/2026 12:00:00 AM | 7 | 21 | 20.9 | 99 | PLACA | 21.1 | 3 | 99.524
B-19388 NATIVA | 191 | IND. PLACA 3000 PSI | PLACA PISO 12 APTOS 1202-1203 TORRE 4 | 2026-01-27 | 2/3/2026 12:00:00 AM | 7 | 21 | 21.1 | 100 | PLACA | 21.1 | 3 | 100.476
B-19388 NATIVA | 191 | IND. PLACA 3000 PSI | PLACA PISO 12 APTOS 1202-1203 TORRE 4 | 2026-01-27 | 2/3/2026 12:00:00 AM | 7 | 21 | 21.3 | 101 | PLACA | 21.1 | 3 | 101.429
B-19388 NATIVA | 191 | IND. PLACA 3000 PSI | PLACA P7 AP 708-709 + pasillo TORRE 5 | 2026-01-29 | 2/5/2026 12:00:00 AM | 7 | 21 | 20.8 | 99 | PLACA | 20.667 | 3 | 99.048
B-19388 NATIVA | 191 | IND. PLACA 3000 PSI | PLACA P7 AP 708-709 + pasillo TORRE 5 | 2026-01-29 | 2/5/2026 12:00:00 AM | 7 | 21 | 21.7 | 103 | PLACA | 20.667 | 3 | 103.333
B-19388 NATIVA | 191 | IND. PLACA 3000 PSI | PLACA P7 AP 708-709 + pasillo TORRE 5 | 2026-01-29 | 2/5/2026 12:00:00 AM | 7 | 21 | 19.5 | 93 | PLACA | 20.667 | 3 | 92.857
B-19388 NATIVA | 191 | IND. PLACA 3000 PSI | PLACA PISO 12 APTOS 1201-1212 TORRE 4 | 2026-01-29 | 2/5/2026 12:00:00 AM | 7 | 21 | 18.7 | 89 | PLACA | 21.8 | 3 | 89.048
B-19388 NATIVA | 191 | IND. PLACA 3000 PSI | PLACA PISO 12 APTOS 1201-1212 TORRE 4 | 2026-01-29 | 2/5/2026 12:00:00 AM | 7 | 21 | 23.5 | 112 | PLACA | 21.8 | 3 | 111.905
B-19388 NATIVA | 191 | IND. PLACA 3000 PSI | PLACA PISO 12 APTOS 1201-1212 TORRE 4 | 2026-01-29 | 2/5/2026 12:00:00 AM | 7 | 21 | 23.2 | 110 | PLACA | 21.8 | 3 | 110.476
B-19388 NATIVA | 191 | IND. PLACA 3000 PSI | PLACA PISO 12 APTOS 1208-1209 Y ESCALERA EJES (18-20) PISO 11 A 12 TORRE 4 | 2026-01-30 | 2/6/2026 12:00:00 AM | 7 | 21 | 23.6 | 112 | PLACA | 23.5 | 3 | 112.381
B-19388 NATIVA | 191 | IND. PLACA 3000 PSI | PLACA PISO 12 APTOS 1208-1209 Y ESCALERA EJES (18-20) PISO 11 A 12 TORRE 4 | 2026-01-30 | 2/6/2026 12:00:00 AM | 7 | 21 | 23.3 | 111 | PLACA | 23.5 | 3 | 110.952
B-19388 NATIVA | 191 | IND. PLACA 3000 PSI | PLACA PISO 12 APTOS 1208-1209 Y ESCALERA EJES (18-20) PISO 11 A 12 TORRE 4 | 2026-01-30 | 2/6/2026 12:00:00 AM | 7 | 21 | 23.6 | 112 | PLACA | 23.5 | 3 | 112.381
B-19388 NATIVA | 191 | IND. PLACA 3000 PSI | PLACA P7 AP 711-710 TORRE 5 + ESCALERA P3 EJE 23 | 2026-01-30 | 2/6/2026 12:00:00 AM | 7 | 21 | 20.1 | 96 | PLACA | 20.267 | 3 | 95.714
B-19388 NATIVA | 191 | IND. PLACA 3000 PSI | PLACA P7 AP 711-710 TORRE 5 + ESCALERA P3 EJE 23 | 2026-01-30 | 2/6/2026 12:00:00 AM | 7 | 21 | 19.6 | 93 | PLACA | 20.267 | 3 | 93.333
B-19388 NATIVA | 191 | IND. PLACA 3000 PSI | PLACA P7 AP 711-710 TORRE 5 + ESCALERA P3 EJE 23 | 2026-01-30 | 2/6/2026 12:00:00 AM | 7 | 21 | 21.1 | 100 | PLACA | 20.267 | 3 | 100.476
B-19388 NATIVA | 191 | IND. PLACA 3000 PSI | PLACA P8 AP 803-802 + PASILLO TORRE 5 | 2026-01-31 | 2/7/2026 12:00:00 AM | 7 | 21 | 22.3 | 106 | PLACA | 22.167 | 3 | 106.19
B-19388 NATIVA | 191 | IND. PLACA 3000 PSI | PLACA P8 AP 803-802 + PASILLO TORRE 5 | 2026-01-31 | 2/7/2026 12:00:00 AM | 7 | 21 | 23.2 | 110 | PLACA | 22.167 | 3 | 110.476
B-19388 NATIVA | 191 | IND. PLACA 3000 PSI | PLACA P8 AP 803-802 + PASILLO TORRE 5 | 2026-01-31 | 2/7/2026 12:00:00 AM | 7 | 21 | 21 | 100 | PLACA | 22.167 | 3 | 100
B-19388 NATIVA | 191 | IND. PLACA 3000 PSI | PLACA PISO 8 AP 804-805 TORRE 5 | 2026-02-02 | 2/9/2026 12:00:00 AM | 7 | 21 | 19.5 | 93 | PLACA | 20.233 | 3 | 92.857
B-19388 NATIVA | 191 | IND. PLACA 3000 PSI | PLACA PISO 8 AP 804-805 TORRE 5 | 2026-02-02 | 2/9/2026 12:00:00 AM | 7 | 21 | 20.6 | 98 | PLACA | 20.233 | 3 | 98.095
B-19388 NATIVA | 191 | IND. PLACA 3000 PSI | PLACA PISO 8 AP 804-805 TORRE 5 | 2026-02-02 | 2/9/2026 12:00:00 AM | 7 | 21 | 20.6 | 98 | PLACA | 20.233 | 3 | 98.095
B-19388 NATIVA | 191 | IND. PLACA 3000 PSI | PLACA PISO 12 APTOS 1210-1211 TORRE 4 | 2026-02-02 | 2/9/2026 12:00:00 AM | 7 | 21 | 22.1 | 105 | PLACA | 22.433 | 3 | 105.238
B-19388 NATIVA | 191 | IND. PLACA 3000 PSI | PLACA PISO 12 APTOS 1210-1211 TORRE 4 | 2026-02-02 | 2/9/2026 12:00:00 AM | 7 | 21 | 23 | 109 | PLACA | 22.433 | 3 | 109.524
B-19388 NATIVA | 191 | IND. PLACA 3000 PSI | PLACA PISO 12 APTOS 1210-1211 TORRE 4 | 2026-02-02 | 2/9/2026 12:00:00 AM | 7 | 21 | 22.2 | 106 | PLACA | 22.433 | 3 | 105.714
B-19388 NATIVA | 191 | IND. PLACA 3000 PSI | PLACA PISO 13 APTOS 1304-1305 TORRE 4 | 2026-02-03 | 2/10/2026 12:00:00 AM | 7 | 21 | 32.4 | 154 | PLACA | 24.7 | 3 | 154.286
B-19388 NATIVA | 191 | IND. PLACA 3000 PSI | PLACA PISO 13 APTOS 1304-1305 TORRE 4 | 2026-02-03 | 2/10/2026 12:00:00 AM | 7 | 21 | 20.4 | 97 | PLACA | 24.7 | 3 | 97.143
B-19388 NATIVA | 191 | IND. PLACA 3000 PSI | PLACA PISO 13 APTOS 1304-1305 TORRE 4 | 2026-02-03 | 2/10/2026 12:00:00 AM | 7 | 21 | 21.3 | 101 | PLACA | 24.7 | 3 | 101.429
B-19388 NATIVA | 191 | IND. PLACA 3000 PSI | PLACA P8 AP 806-807 + PASILLO + ESC P6 EJE 2 TORRE 5 | 2026-02-03 | 2/10/2026 12:00:00 AM | 7 | 21 | 21.5 | 102 | PLACA | 21.467 | 3 | 102.381
B-19388 NATIVA | 191 | IND. PLACA 3000 PSI | PLACA P8 AP 806-807 + PASILLO + ESC P6 EJE 2 TORRE 5 | 2026-02-03 | 2/10/2026 12:00:00 AM | 7 | 21 | 21.7 | 103 | PLACA | 21.467 | 3 | 103.333
B-19388 NATIVA | 191 | IND. PLACA 3000 PSI | PLACA P8 AP 806-807 + PASILLO + ESC P6 EJE 2 TORRE 5 | 2026-02-03 | 2/10/2026 12:00:00 AM | 7 | 21 | 21.2 | 101 | PLACA | 21.467 | 3 | 100.952
B-19388 NATIVA | 191 | IND. PLACA 3000 PSI | MUESTRA 18 HORAS, 20 HORAS, 7 DIAS, 28 DIAS | 2026-02-06 | 2/13/2026 12:00:00 AM | 7 | 21 | 20.4 | 97 |  | 17.833 | 3 | 97.143
B-19388 NATIVA | 191 | IND. PLACA 3000 PSI | MUESTRA 18 HORAS, 20 HORAS, 7 DIAS, 28 DIAS | 2026-02-06 | 2/13/2026 12:00:00 AM | 7 | 21 | 17.1 | 81 |  | 17.833 | 3 | 81.429
B-19388 NATIVA | 191 | IND. PLACA 3000 PSI | MUESTRA 18 HORAS, 20 HORAS, 7 DIAS, 28 DIAS | 2026-02-06 | 2/13/2026 12:00:00 AM | 7 | 21 | 16 | 76 |  | 17.833 | 3 | 76.19
B-19388 NATIVA | 191 | IND. PLACA 3000 PSI | PLACA P8 810-811 TORRE 5 | 2026-02-06 | 2/13/2026 12:00:00 AM | 7 | 21 | 18.4 | 87 | PLACA | 18.567 | 3 | 87.619
B-19388 NATIVA | 191 | IND. PLACA 3000 PSI | PLACA P8 810-811 TORRE 5 | 2026-02-06 | 2/13/2026 12:00:00 AM | 7 | 21 | 17 | 81 | PLACA | 18.567 | 3 | 80.952
B-19388 NATIVA | 191 | IND. PLACA 3000 PSI | PLACA P8 810-811 TORRE 5 | 2026-02-06 | 2/13/2026 12:00:00 AM | 7 | 21 | 20.3 | 97 | PLACA | 18.567 | 3 | 96.667
B-19388 NATIVA | 191 | IND. PLACA 3000 PSI | PLACA PISO 13 APTOS 1301-1312 TORRE 4 | 2026-02-06 | 2/13/2026 12:00:00 AM | 7 | 21 | 21.4 | 102 | PLACA | 20.733 | 3 | 101.905
B-19388 NATIVA | 191 | IND. PLACA 3000 PSI | PLACA PISO 13 APTOS 1301-1312 TORRE 4 | 2026-02-06 | 2/13/2026 12:00:00 AM | 7 | 21 | 20 | 95 | PLACA | 20.733 | 3 | 95.238
B-19388 NATIVA | 191 | IND. PLACA 3000 PSI | PLACA PISO 13 APTOS 1301-1312 TORRE 4 | 2026-02-06 | 2/13/2026 12:00:00 AM | 7 | 21 | 20.8 | 99 | PLACA | 20.733 | 3 | 99.048
B-19388 NATIVA | 191 | IND. PLACA 3000 PSI | PLACA PISO 13 APTOS 1306-1307 Y ESCALERA EJES (2-4) PISO 12 A 13 TORRE 4 | 2026-02-05 | 2/12/2026 12:00:00 AM | 7 | 21 | 22.4 | 106 | PLACA | 22.567 | 3 | 106.667
B-19388 NATIVA | 191 | IND. PLACA 3000 PSI | PLACA PISO 13 APTOS 1306-1307 Y ESCALERA EJES (2-4) PISO 12 A 13 TORRE 4 | 2026-02-05 | 2/12/2026 12:00:00 AM | 7 | 21 | 24 | 114 | PLACA | 22.567 | 3 | 114.286
B-19388 NATIVA | 191 | IND. PLACA 3000 PSI | PLACA PISO 13 APTOS 1306-1307 Y ESCALERA EJES (2-4) PISO 12 A 13 TORRE 4 | 2026-02-05 | 2/12/2026 12:00:00 AM | 7 | 21 | 21.3 | 102 | PLACA | 22.567 | 3 | 101.429
B-19388 NATIVA | 191 | IND. PLACA 3000 PSI | PLACA P8 AP 806-809 +PASILLO + ESCALERA P7 EJE 2 TORRE 5 | 2026-02-05 | 2/12/2026 12:00:00 AM | 7 | 21 | 22.4 | 107 | PLACA | 23.233 | 3 | 106.667
B-19388 NATIVA | 191 | IND. PLACA 3000 PSI | PLACA P8 AP 806-809 +PASILLO + ESCALERA P7 EJE 2 TORRE 5 | 2026-02-05 | 2/12/2026 12:00:00 AM | 7 | 21 | 23.2 | 110 | PLACA | 23.233 | 3 | 110.476
B-19388 NATIVA | 191 | IND. PLACA 3000 PSI | PLACA P8 AP 806-809 +PASILLO + ESCALERA P7 EJE 2 TORRE 5 | 2026-02-05 | 2/12/2026 12:00:00 AM | 7 | 21 | 24.1 | 115 | PLACA | 23.233 | 3 | 114.762
B-19388 NATIVA | 191 | IND. PLACA 3000 PSI | PLACA P9 AP 903-902 +PASILLO + ESCALERA P5-6 EJE 23 TORRE 5 | 2026-02-07 | 2/14/2026 12:00:00 AM | 7 | 21 | 24.5 | 117 | PLACA | 21.967 | 3 | 116.667
B-19388 NATIVA | 191 | IND. PLACA 3000 PSI | PLACA P9 AP 903-902 +PASILLO + ESCALERA P5-6 EJE 23 TORRE 5 | 2026-02-07 | 2/14/2026 12:00:00 AM | 7 | 21 | 21.1 | 100 | PLACA | 21.967 | 3 | 100.476
B-19388 NATIVA | 191 | IND. PLACA 3000 PSI | PLACA P9 AP 903-902 +PASILLO + ESCALERA P5-6 EJE 23 TORRE 5 | 2026-02-07 | 2/14/2026 12:00:00 AM | 7 | 21 | 20.3 | 96 | PLACA | 21.967 | 3 | 96.667
B-19388 NATIVA | 191 | IND. PLACA 3000 PSI | PLACA PISO 13 APTOS 1310-1311 Y ESCALERA EJES (18-20) PISO 12 A 13 TORRE 4 | 2026-02-09 | 2/16/2026 12:00:00 AM | 7 | 21 | 22.9 | 109 | PLACA | 21.833 | 3 | 109.048
B-19388 NATIVA | 191 | IND. PLACA 3000 PSI | PLACA PISO 13 APTOS 1310-1311 Y ESCALERA EJES (18-20) PISO 12 A 13 TORRE 4 | 2026-02-09 | 2/16/2026 12:00:00 AM | 7 | 21 | 20.5 | 97 | PLACA | 21.833 | 3 | 97.619
B-19388 NATIVA | 191 | IND. PLACA 3000 PSI | PLACA PISO 13 APTOS 1310-1311 Y ESCALERA EJES (18-20) PISO 12 A 13 TORRE 4 | 2026-02-09 | 2/16/2026 12:00:00 AM | 7 | 21 | 22.1 | 105 | PLACA | 21.833 | 3 | 105.238
B-19388 NATIVA | 191 | IND. PLACA 3000 PSI | PLACA PISO 9 AP 904-905 TORRE 5 | 2026-02-09 | 2/16/2026 12:00:00 AM | 7 | 21 | 21.2 | 101 | PLACA | 21.167 | 3 | 100.952
B-19388 NATIVA | 191 | IND. PLACA 3000 PSI | PLACA PISO 9 AP 904-905 TORRE 5 | 2026-02-09 | 2/16/2026 12:00:00 AM | 7 | 21 | 21.6 | 103 | PLACA | 21.167 | 3 | 102.857
B-19388 NATIVA | 191 | IND. PLACA 3000 PSI | PLACA PISO 9 AP 904-905 TORRE 5 | 2026-02-09 | 2/16/2026 12:00:00 AM | 7 | 21 | 20.7 | 99 | PLACA | 21.167 | 3 | 98.571
B-19388 NATIVA | 191 | IND. PLACA 3000 PSI | PLACA PISO 13 APTOS 1308-1309 TORRE 4 | 2026-02-07 | 2/14/2026 12:00:00 AM | 7 | 21 | 17.3 | 83 | PLACA | 19.2 | 3 | 82.381
B-19388 NATIVA | 191 | IND. PLACA 3000 PSI | PLACA PISO 13 APTOS 1308-1309 TORRE 4 | 2026-02-07 | 2/14/2026 12:00:00 AM | 7 | 21 | 20.2 | 96 | PLACA | 19.2 | 3 | 96.19
B-19388 NATIVA | 191 | IND. PLACA 3000 PSI | PLACA PISO 13 APTOS 1308-1309 TORRE 4 | 2026-02-07 | 2/14/2026 12:00:00 AM | 7 | 21 | 20.1 | 96 | PLACA | 19.2 | 3 | 95.714
B-19388 NATIVA | 191 | IND. PLACA 3000 PSI | PLACA PISO 14 APTOS 1404-1405 TORRE 4 | 2026-02-10 | 2/17/2026 12:00:00 AM | 7 | 21 | 19 | 90 | PLACA | 18.267 | 3 | 90.476
B-19388 NATIVA | 191 | IND. PLACA 3000 PSI | PLACA PISO 14 APTOS 1404-1405 TORRE 4 | 2026-02-10 | 2/17/2026 12:00:00 AM | 7 | 21 | 18.8 | 90 | PLACA | 18.267 | 3 | 89.524
B-19388 NATIVA | 191 | IND. PLACA 3000 PSI | PLACA PISO 14 APTOS 1404-1405 TORRE 4 | 2026-02-10 | 2/17/2026 12:00:00 AM | 7 | 21 | 17 | 81 | PLACA | 18.267 | 3 | 80.952
B-19388 NATIVA | 191 | IND. PLACA 3000 PSI | PLACA PISO 9 AP 906-907 + PASILLO + ESCALERA P 7-8 EJE 2 TORRE 5 | 2026-02-10 | 2/17/2026 12:00:00 AM | 7 | 21 | 15.7 | 75 | PLACA | 18.767 | 3 | 74.762
B-19388 NATIVA | 191 | IND. PLACA 3000 PSI | PLACA PISO 9 AP 906-907 + PASILLO + ESCALERA P 7-8 EJE 2 TORRE 5 | 2026-02-10 | 2/17/2026 12:00:00 AM | 7 | 21 | 20.3 | 97 | PLACA | 18.767 | 3 | 96.667
B-19388 NATIVA | 191 | IND. PLACA 3000 PSI | PLACA PISO 9 AP 906-907 + PASILLO + ESCALERA P 7-8 EJE 2 TORRE 5 | 2026-02-10 | 2/17/2026 12:00:00 AM | 7 | 21 | 20.3 | 97 | PLACA | 18.767 | 3 | 96.667
B-19388 NATIVA | 191 | IND PLACA 3000 GC | PLACA APARTAMENTOS 1402-1403 TORRE 4 | 2026-02-11 | 2/18/2026 12:00:00 AM | 7 | 21 | 17.2 | 82 | PLACA | 18.767 | 3 | 81.905
B-19388 NATIVA | 191 | IND PLACA 3000 GC | PLACA APARTAMENTOS 1402-1403 TORRE 4 | 2026-02-11 | 2/18/2026 12:00:00 AM | 7 | 21 | 18.7 | 89 | PLACA | 18.767 | 3 | 89.048
B-19388 NATIVA | 191 | IND PLACA 3000 GC | PLACA APARTAMENTOS 1402-1403 TORRE 4 | 2026-02-11 | 2/18/2026 12:00:00 AM | 7 | 21 | 20.4 | 97 | PLACA | 18.767 | 3 | 97.143
B-19388 NATIVA | 191 | IND PLACA 3000 GC | PLACA APARTAMENTOS 901-9012 TORRE 5 | 2026-02-11 | 2/18/2026 12:00:00 AM | 7 | 21 | 22 | 105 | PLACA | 21.667 | 3 | 104.762
B-19388 NATIVA | 191 | IND PLACA 3000 GC | PLACA APARTAMENTOS 901-9012 TORRE 5 | 2026-02-11 | 2/18/2026 12:00:00 AM | 7 | 21 | 21.9 | 104 | PLACA | 21.667 | 3 | 104.286
B-19388 NATIVA | 191 | IND PLACA 3000 GC | PLACA APARTAMENTOS 901-9012 TORRE 5 | 2026-02-11 | 2/18/2026 12:00:00 AM | 7 | 21 | 21.1 | 100 | PLACA | 21.667 | 3 | 100.476
B-19388 NATIVA | 191 | IND. PLACA 3000 PSI | PLACA P9 AP 908-909 + pasillo + ESCALERA 7-8 eje 2 TORRE 5 | 2026-02-12 | 2/19/2026 12:00:00 AM | 7 | 21 | 20.2 | 96 | PLACA | 20.633 | 3 | 96.19
B-19388 NATIVA | 191 | IND. PLACA 3000 PSI | PLACA P9 AP 908-909 + pasillo + ESCALERA 7-8 eje 2 TORRE 5 | 2026-02-12 | 2/19/2026 12:00:00 AM | 7 | 21 | 19.9 | 95 | PLACA | 20.633 | 3 | 94.762
B-19388 NATIVA | 191 | IND. PLACA 3000 PSI | PLACA P9 AP 908-909 + pasillo + ESCALERA 7-8 eje 2 TORRE 5 | 2026-02-12 | 2/19/2026 12:00:00 AM | 7 | 21 | 21.8 | 104 | PLACA | 20.633 | 3 | 103.81
B-19388 NATIVA | 191 | IND. PLACA 3000 PSI | PLACA PISO 14 APTOS 1406-1407 Y ESCALERA EJES (2-4) PISO 13 A 14 TORRE 4 | 2026-02-12 | 2/19/2026 12:00:00 AM | 7 | 21 | 25.1 | 119 | PLACA | 24.067 | 3 | 119.524
B-19388 NATIVA | 191 | IND. PLACA 3000 PSI | PLACA PISO 14 APTOS 1406-1407 Y ESCALERA EJES (2-4) PISO 13 A 14 TORRE 4 | 2026-02-12 | 2/19/2026 12:00:00 AM | 7 | 21 | 23.1 | 110 | PLACA | 24.067 | 3 | 110
B-19388 NATIVA | 191 | IND. PLACA 3000 PSI | PLACA PISO 14 APTOS 1406-1407 Y ESCALERA EJES (2-4) PISO 13 A 14 TORRE 4 | 2026-02-12 | 2/19/2026 12:00:00 AM | 7 | 21 | 24 | 114 | PLACA | 24.067 | 3 | 114.286
B-19388 NATIVA | 191 | IND. PLACA 3000 PSI | PLACA PISO 14 APTOS 1401-1412 TORRE 4 | 2026-02-13 | 2/20/2026 12:00:00 AM | 7 | 21 | 22.8 | 108 | PLACA | 21.533 | 3 | 108.571
B-19388 NATIVA | 191 | IND. PLACA 3000 PSI | PLACA PISO 14 APTOS 1401-1412 TORRE 4 | 2026-02-13 | 2/20/2026 12:00:00 AM | 7 | 21 | 20.1 | 96 | PLACA | 21.533 | 3 | 95.714
B-19388 NATIVA | 191 | IND. PLACA 3000 PSI | PLACA PISO 14 APTOS 1401-1412 TORRE 4 | 2026-02-13 | 2/20/2026 12:00:00 AM | 7 | 21 | 21.7 | 103 | PLACA | 21.533 | 3 | 103.333
B-19388 NATIVA | 191 | IND. PLACA 3000 PSI | PLACA P9 910-911 TORRE 5 | 2026-02-13 | 2/20/2026 12:00:00 AM | 7 | 21 | 23.4 | 111 | PLACA | 21.833 | 3 | 111.429
B-19388 NATIVA | 191 | IND. PLACA 3000 PSI | PLACA P9 910-911 TORRE 5 | 2026-02-13 | 2/20/2026 12:00:00 AM | 7 | 21 | 20.6 | 98 | PLACA | 21.833 | 3 | 98.095
B-19388 NATIVA | 191 | IND. PLACA 3000 PSI | PLACA P9 910-911 TORRE 5 | 2026-02-13 | 2/20/2026 12:00:00 AM | 7 | 21 | 21.5 | 102 | PLACA | 21.833 | 3 | 102.381
B-19388 NATIVA | 191 | IND. PLACA 3000 PSI | PLACA PISO 14 APTOS 1408-1409 TORRE 4 | 2026-02-14 | 2/21/2026 12:00:00 AM | 7 | 21 | 21.7 | 103 | PLACA | 19.433 | 3 | 103.333
B-19388 NATIVA | 191 | IND. PLACA 3000 PSI | PLACA PISO 14 APTOS 1408-1409 TORRE 4 | 2026-02-14 | 2/21/2026 12:00:00 AM | 7 | 21 | 20 | 95 | PLACA | 19.433 | 3 | 95.238
B-19388 NATIVA | 191 | IND. PLACA 3000 PSI | PLACA PISO 14 APTOS 1408-1409 TORRE 4 | 2026-02-14 | 2/21/2026 12:00:00 AM | 7 | 21 | 16.6 | 79 | PLACA | 19.433 | 3 | 79.048
B-19388 NATIVA | 191 | IND. PLACA 3000 PSI | ESCALERA EJE 23 P6-7 + PLACA P10 AP 1003-1002 + pasillo TORRE 5 | 2026-02-14 | 2/21/2026 12:00:00 AM | 7 | 21 | 20.8 | 99 | PLACA | 19.867 | 3 | 99.048
B-19388 NATIVA | 191 | IND. PLACA 3000 PSI | ESCALERA EJE 23 P6-7 + PLACA P10 AP 1003-1002 + pasillo TORRE 5 | 2026-02-14 | 2/21/2026 12:00:00 AM | 7 | 21 | 19.4 | 92 | PLACA | 19.867 | 3 | 92.381
B-19388 NATIVA | 191 | IND. PLACA 3000 PSI | ESCALERA EJE 23 P6-7 + PLACA P10 AP 1003-1002 + pasillo TORRE 5 | 2026-02-14 | 2/21/2026 12:00:00 AM | 7 | 21 | 19.4 | 92 | PLACA | 19.867 | 3 | 92.381
B-19388 NATIVA | 191 | IND. PLACA 3000 PSI | PLACA PISO 14 APTOS 1410-1411 Y ESCALERA EJES (18-20) PISO 13 A 14 TORRE 4 | 2026-02-16 | 2/23/2026 12:00:00 AM | 7 | 21 | 18.6 | 88 | PLACA | 19.2 | 3 | 88.571
B-19388 NATIVA | 191 | IND. PLACA 3000 PSI | PLACA PISO 14 APTOS 1410-1411 Y ESCALERA EJES (18-20) PISO 13 A 14 TORRE 4 | 2026-02-16 | 2/23/2026 12:00:00 AM | 7 | 21 | 17.5 | 83 | PLACA | 19.2 | 3 | 83.333
B-19388 NATIVA | 191 | IND. PLACA 3000 PSI | PLACA PISO 14 APTOS 1410-1411 Y ESCALERA EJES (18-20) PISO 13 A 14 TORRE 4 | 2026-02-16 | 2/23/2026 12:00:00 AM | 7 | 21 | 21.5 | 103 | PLACA | 19.2 | 3 | 102.381
B-19388 NATIVA | 191 | IND. PLACA 3000 PSI | PLACA AP 1004-1005 TORRE 5 | 2026-02-16 | 2/23/2026 12:00:00 AM | 7 | 21 | 20.5 | 98 | PLACA | 20.867 | 3 | 97.619
B-19388 NATIVA | 191 | IND. PLACA 3000 PSI | PLACA AP 1004-1005 TORRE 5 | 2026-02-16 | 2/23/2026 12:00:00 AM | 7 | 21 | 21.4 | 102 | PLACA | 20.867 | 3 | 101.905
B-19388 NATIVA | 191 | IND. PLACA 3000 PSI | PLACA AP 1004-1005 TORRE 5 | 2026-02-16 | 2/23/2026 12:00:00 AM | 7 | 21 | 20.7 | 98 | PLACA | 20.867 | 3 | 98.571
B-19388 NATIVA | 191 | IND. PLACA 3000 PSI | PLACA PISO 15 APTOS 1504-1505 TORRE 4 | 2026-02-17 | 2/24/2026 12:00:00 AM | 7 | 21 | 21 | 100 | PLACA | 20.367 | 3 | 100
B-19388 NATIVA | 191 | IND. PLACA 3000 PSI | PLACA PISO 15 APTOS 1504-1505 TORRE 4 | 2026-02-17 | 2/24/2026 12:00:00 AM | 7 | 21 | 19.5 | 93 | PLACA | 20.367 | 3 | 92.857
B-19388 NATIVA | 191 | IND. PLACA 3000 PSI | PLACA PISO 15 APTOS 1504-1505 TORRE 4 | 2026-02-17 | 2/24/2026 12:00:00 AM | 7 | 21 | 20.6 | 98 | PLACA | 20.367 | 3 | 98.095
B-19388 NATIVA | 191 | IND. PLACA 3000 PSI | ESCALERA eje 2 P 8-9 + PLACA P10 AP 1006-1007 + PASILLO TORRE 5 | 2026-02-17 | 2/24/2026 12:00:00 AM | 7 | 21 | 22.5 | 107 | PLACA | 23.4 | 3 | 107.143
B-19388 NATIVA | 191 | IND. PLACA 3000 PSI | ESCALERA eje 2 P 8-9 + PLACA P10 AP 1006-1007 + PASILLO TORRE 5 | 2026-02-17 | 2/24/2026 12:00:00 AM | 7 | 21 | 23.9 | 114 | PLACA | 23.4 | 3 | 113.81
B-19388 NATIVA | 191 | IND. PLACA 3000 PSI | ESCALERA eje 2 P 8-9 + PLACA P10 AP 1006-1007 + PASILLO TORRE 5 | 2026-02-17 | 2/24/2026 12:00:00 AM | 7 | 21 | 23.8 | 114 | PLACA | 23.4 | 3 | 113.333
B-19388 NATIVA | 191 | IND. PLACA 3000 PSI | PLACA PISO 15 APTOS 1506-1507 Y ESCALERA EJES (2-4) PISO 14 A 15 TORRE 4 | 2026-02-19 | 2/26/2026 12:00:00 AM | 7 | 21 | 21.4 | 102 | PLACA | 22.467 | 3 | 101.905
B-19388 NATIVA | 191 | IND. PLACA 3000 PSI | PLACA PISO 15 APTOS 1506-1507 Y ESCALERA EJES (2-4) PISO 14 A 15 TORRE 4 | 2026-02-19 | 2/26/2026 12:00:00 AM | 7 | 21 | 23.3 | 111 | PLACA | 22.467 | 3 | 110.952
B-19388 NATIVA | 191 | IND. PLACA 3000 PSI | PLACA PISO 15 APTOS 1506-1507 Y ESCALERA EJES (2-4) PISO 14 A 15 TORRE 4 | 2026-02-19 | 2/26/2026 12:00:00 AM | 7 | 21 | 22.7 | 108 | PLACA | 22.467 | 3 | 108.095
B-19388 NATIVA | 191 | IND. PLACA 3000 PSI | PLACA P10 AP 10 08-1009 + pasillo TORRE 5 | 2026-02-19 | 2/26/2026 12:00:00 AM | 7 | 21 | 19.2 | 91 | PLACA | 20.2 | 3 | 91.429
B-19388 NATIVA | 191 | IND. PLACA 3000 PSI | PLACA P10 AP 10 08-1009 + pasillo TORRE 5 | 2026-02-19 | 2/26/2026 12:00:00 AM | 7 | 21 | 20.6 | 98 | PLACA | 20.2 | 3 | 98.095
B-19388 NATIVA | 191 | IND. PLACA 3000 PSI | PLACA P10 AP 10 08-1009 + pasillo TORRE 5 | 2026-02-19 | 2/26/2026 12:00:00 AM | 7 | 21 | 20.8 | 99 | PLACA | 20.2 | 3 | 99.048
B-19388 NATIVA | 191 | IND. PLACA 3000 PSI | PLACA P10 AP 1010 Y 1011 TORRE 5 | 2026-02-20 | 2/27/2026 12:00:00 AM | 7 | 21 | 25.7 | 122 | PLACA | 25.4 | 3 | 122.381
B-19388 NATIVA | 191 | IND. PLACA 3000 PSI | PLACA P10 AP 1010 Y 1011 TORRE 5 | 2026-02-20 | 2/27/2026 12:00:00 AM | 7 | 21 | 25.9 | 123 | PLACA | 25.4 | 3 | 123.333
B-19388 NATIVA | 191 | IND. PLACA 3000 PSI | PLACA P10 AP 1010 Y 1011 TORRE 5 | 2026-02-20 | 2/27/2026 12:00:00 AM | 7 | 21 | 24.6 | 117 | PLACA | 25.4 | 3 | 117.143
B-19388 NATIVA | 191 | IND. PLACA 3000 PSI | PLACA PISO 15 APTOS 1501-1512 TORRE 4 | 2026-02-20 | 2/27/2026 12:00:00 AM | 7 | 21 | 22.2 | 106 | PLACA | 20.567 | 3 | 105.714
B-19388 NATIVA | 191 | IND. PLACA 3000 PSI | PLACA PISO 15 APTOS 1501-1512 TORRE 4 | 2026-02-20 | 2/27/2026 12:00:00 AM | 7 | 21 | 21.1 | 100 | PLACA | 20.567 | 3 | 100.476
B-19388 NATIVA | 191 | IND. PLACA 3000 PSI | PLACA PISO 15 APTOS 1501-1512 TORRE 4 | 2026-02-20 | 2/27/2026 12:00:00 AM | 7 | 21 | 18.4 | 88 | PLACA | 20.567 | 3 | 87.619
B-19388 NATIVA | 191 | IND. PLACA 3000 PSI | PLACA PISO 15 APTOS 1508-1509 TORRE 4 | 2026-02-21 | 2/28/2026 12:00:00 AM | 7 | 21 | 21.6 | 103 | PLACA | 21.567 | 3 | 102.857
B-19388 NATIVA | 191 | IND. PLACA 3000 PSI | PLACA PISO 15 APTOS 1508-1509 TORRE 4 | 2026-02-21 | 2/28/2026 12:00:00 AM | 7 | 21 | 22.1 | 105 | PLACA | 21.567 | 3 | 105.238
B-19388 NATIVA | 191 | IND. PLACA 3000 PSI | PLACA PISO 15 APTOS 1508-1509 TORRE 4 | 2026-02-21 | 2/28/2026 12:00:00 AM | 7 | 21 | 21 | 100 | PLACA | 21.567 | 3 | 100
B-19388 NATIVA | 191 | IND. PLACA 3000 PSI | PLACA P11 AP 1103-1102 + PASILLO + ESCALERA PISO7 EJE 23 | 2026-02-23 | 3/2/2026 12:00:00 AM | 7 | 21 | 22.7 | 108 | PLACA | 21.933 | 3 | 108.095
B-19388 NATIVA | 191 | IND. PLACA 3000 PSI | PLACA P11 AP 1103-1102 + PASILLO + ESCALERA PISO7 EJE 23 | 2026-02-23 | 3/2/2026 12:00:00 AM | 7 | 21 | 19.8 | 94 | PLACA | 21.933 | 3 | 94.286
B-19388 NATIVA | 191 | IND. PLACA 3000 PSI | PLACA P11 AP 1103-1102 + PASILLO + ESCALERA PISO7 EJE 23 | 2026-02-23 | 3/2/2026 12:00:00 AM | 7 | 21 | 23.3 | 111 | PLACA | 21.933 | 3 | 110.952
B-19388 NATIVA | 191 | IND. PLACA 3000 PSI | PLACA PISO 15 APTOS 1510-1511 Y ESCALERA EJES (18-20) PISO 14 A 15 TORRE 4 | 2026-02-23 | 3/2/2026 12:00:00 AM | 7 | 21 | 21.9 | 104 | PLACA | 22 | 3 | 104.286
B-19388 NATIVA | 191 | IND. PLACA 3000 PSI | PLACA PISO 15 APTOS 1510-1511 Y ESCALERA EJES (18-20) PISO 14 A 15 TORRE 4 | 2026-02-23 | 3/2/2026 12:00:00 AM | 7 | 21 | 21.3 | 102 | PLACA | 22 | 3 | 101.429
B-19388 NATIVA | 191 | IND. PLACA 3000 PSI | PLACA PISO 15 APTOS 1510-1511 Y ESCALERA EJES (18-20) PISO 14 A 15 TORRE 4 | 2026-02-23 | 3/2/2026 12:00:00 AM | 7 | 21 | 22.8 | 108 | PLACA | 22 | 3 | 108.571
B-19388 NATIVA | 191 | IND. PLACA 3000 PSI | PLACA PISO 16 APTOS 1604-1605 TORRE 4 | 2026-02-24 | 3/3/2026 12:00:00 AM | 7 | 21 | 21.3 | 101 | PLACA | 21.6 | 3 | 101.429
B-19388 NATIVA | 191 | IND. PLACA 3000 PSI | PLACA PISO 16 APTOS 1604-1605 TORRE 4 | 2026-02-24 | 3/3/2026 12:00:00 AM | 7 | 21 | 21.7 | 103 | PLACA | 21.6 | 3 | 103.333
B-19388 NATIVA | 191 | IND. PLACA 3000 PSI | PLACA PISO 16 APTOS 1604-1605 TORRE 4 | 2026-02-24 | 3/3/2026 12:00:00 AM | 7 | 21 | 21.8 | 104 | PLACA | 21.6 | 3 | 103.81
B-19388 NATIVA | 191 | IND. PLACA 3000 PSI | PLACA P11 AP 1104-1105 Y ESCALERA PISO 9 EJE 2 TORRE 5 | 2026-02-24 | 3/3/2026 12:00:00 AM | 7 | 21 | 22.7 | 108 | PLACA | 20.8 | 3 | 108.095
B-19388 NATIVA | 191 | IND. PLACA 3000 PSI | PLACA P11 AP 1104-1105 Y ESCALERA PISO 9 EJE 2 TORRE 5 | 2026-02-24 | 3/3/2026 12:00:00 AM | 7 | 21 | 18.7 | 89 | PLACA | 20.8 | 3 | 89.048
B-19388 NATIVA | 191 | IND. PLACA 3000 PSI | PLACA P11 AP 1104-1105 Y ESCALERA PISO 9 EJE 2 TORRE 5 | 2026-02-24 | 3/3/2026 12:00:00 AM | 7 | 21 | 21 | 100 | PLACA | 20.8 | 3 | 100
B-19388 NATIVA | 191 | IND. PLACA 3000 PSI | PLACA PISO 16 APTOS 1602-1603 TORRE 4 | 2026-02-25 | 3/4/2026 12:00:00 AM | 7 | 21 | 21 | 100 | PLACA | 20.133 | 3 | 100
B-19388 NATIVA | 191 | IND. PLACA 3000 PSI | PLACA PISO 16 APTOS 1602-1603 TORRE 4 | 2026-02-25 | 3/4/2026 12:00:00 AM | 7 | 21 | 20.2 | 96 | PLACA | 20.133 | 3 | 96.19
B-19388 NATIVA | 191 | IND. PLACA 3000 PSI | PLACA PISO 16 APTOS 1602-1603 TORRE 4 | 2026-02-25 | 3/4/2026 12:00:00 AM | 7 | 21 | 19.2 | 92 | PLACA | 20.133 | 3 | 91.429
B-19388 NATIVA | 191 | IND. PLACA 3000 PSI | PLACA P11 1101-1112+ PASILLO TORRE 5 | 2026-02-25 | 3/4/2026 12:00:00 AM | 7 | 21 | 18.7 | 89 | PLACA | 20.333 | 3 | 89.048
B-19388 NATIVA | 191 | IND. PLACA 3000 PSI | PLACA P11 1101-1112+ PASILLO TORRE 5 | 2026-02-25 | 3/4/2026 12:00:00 AM | 7 | 21 | 22.1 | 105 | PLACA | 20.333 | 3 | 105.238
B-19388 NATIVA | 191 | IND. PLACA 3000 PSI | PLACA P11 1101-1112+ PASILLO TORRE 5 | 2026-02-25 | 3/4/2026 12:00:00 AM | 7 | 21 | 20.2 | 96 | PLACA | 20.333 | 3 | 96.19
B-19388 NATIVA | 191 | IND. PLACA 3000 PSI | PLACA P11 AP 1107-1106 TORRE 5 | 2026-02-26 | 3/5/2026 12:00:00 AM | 7 | 21 | 22.5 | 107 | PLACA | 22.7 | 3 | 107.143
B-19388 NATIVA | 191 | IND. PLACA 3000 PSI | PLACA P11 AP 1107-1106 TORRE 5 | 2026-02-26 | 3/5/2026 12:00:00 AM | 7 | 21 | 21.4 | 102 | PLACA | 22.7 | 3 | 101.905
B-19388 NATIVA | 191 | IND. PLACA 3000 PSI | PLACA P11 AP 1107-1106 TORRE 5 | 2026-02-26 | 3/5/2026 12:00:00 AM | 7 | 21 | 24.2 | 115 | PLACA | 22.7 | 3 | 115.238
B-19388 NATIVA | 191 | IND. PLACA 3000 PSI | PLACA PISO 16 APTOS 1606-1607 Y ESCALERA EJES (2-4) PISO 15 A 16 TORRE 4 | 2026-02-26 | 3/5/2026 12:00:00 AM | 7 | 21 | 24 | 114 | PLACA | 24.733 | 3 | 114.286
B-19388 NATIVA | 191 | IND. PLACA 3000 PSI | PLACA PISO 16 APTOS 1606-1607 Y ESCALERA EJES (2-4) PISO 15 A 16 TORRE 4 | 2026-02-26 | 3/5/2026 12:00:00 AM | 7 | 21 | 25.3 | 120 | PLACA | 24.733 | 3 | 120.476
B-19388 NATIVA | 191 | IND. PLACA 3000 PSI | PLACA PISO 16 APTOS 1606-1607 Y ESCALERA EJES (2-4) PISO 15 A 16 TORRE 4 | 2026-02-26 | 3/5/2026 12:00:00 AM | 7 | 21 | 24.9 | 118 | PLACA | 24.733 | 3 | 118.571
B-19388 NATIVA | 191 | IND. PLACA 3000 PSI | PLACA PISO 16 APTOS 1608-1609 TORRE 4 | 2026-02-28 | 3/7/2026 12:00:00 AM | 7 | 21 | 17.3 | 82 | PLACA | 20.6 | 3 | 82.381
B-19388 NATIVA | 191 | IND. PLACA 3000 PSI | PLACA PISO 16 APTOS 1608-1609 TORRE 4 | 2026-02-28 | 3/7/2026 12:00:00 AM | 7 | 21 | 22.4 | 106 | PLACA | 20.6 | 3 | 106.667
B-19388 NATIVA | 191 | IND. PLACA 3000 PSI | PLACA PISO 16 APTOS 1608-1609 TORRE 4 | 2026-02-28 | 3/7/2026 12:00:00 AM | 7 | 21 | 22.1 | 105 | PLACA | 20.6 | 3 | 105.238
B-19388 NATIVA | 191 | IND. PLACA 3000 PSI | ESCALERA Y PLACA 1108 Y 1109 TORRE 5 | 2026-02-27 | 3/6/2026 12:00:00 AM | 7 | 21 | 24.1 | 115 | PLACA | 24.333 | 3 | 114.762
B-19388 NATIVA | 191 | IND. PLACA 3000 PSI | ESCALERA Y PLACA 1108 Y 1109 TORRE 5 | 2026-02-27 | 3/6/2026 12:00:00 AM | 7 | 21 | 23.4 | 112 | PLACA | 24.333 | 3 | 111.429
B-19388 NATIVA | 191 | IND. PLACA 3000 PSI | ESCALERA Y PLACA 1108 Y 1109 TORRE 5 | 2026-02-27 | 3/6/2026 12:00:00 AM | 7 | 21 | 25.5 | 122 | PLACA | 24.333 | 3 | 121.429
B-19388 NATIVA | 191 | IND. PLACA 3000 PSI | PLACA PISO 16 APTOS 1601-1612 TORRE 4 | 2026-02-27 | 3/6/2026 12:00:00 AM | 7 | 21 | 18.9 | 90 | PLACA | 21.6 | 3 | 90
B-19388 NATIVA | 191 | IND. PLACA 3000 PSI | PLACA PISO 16 APTOS 1601-1612 TORRE 4 | 2026-02-27 | 3/6/2026 12:00:00 AM | 7 | 21 | 21.2 | 101 | PLACA | 21.6 | 3 | 100.952
B-19388 NATIVA | 191 | IND. PLACA 3000 PSI | PLACA PISO 16 APTOS 1601-1612 TORRE 4 | 2026-02-27 | 3/6/2026 12:00:00 AM | 7 | 21 | 24.7 | 118 | PLACA | 21.6 | 3 | 117.619
B-19388 NATIVA | 191 | IND. PLACA 3000 PSI | PLACA AP 1110 Y 1111 TORRE 5 | 2026-02-28 | 3/7/2026 12:00:00 AM | 7 | 21 | 23.5 | 112 | PLACA | 22.167 | 3 | 111.905
B-19388 NATIVA | 191 | IND. PLACA 3000 PSI | PLACA AP 1110 Y 1111 TORRE 5 | 2026-02-28 | 3/7/2026 12:00:00 AM | 7 | 21 | 19.5 | 93 | PLACA | 22.167 | 3 | 92.857
B-19388 NATIVA | 191 | IND. PLACA 3000 PSI | PLACA AP 1110 Y 1111 TORRE 5 | 2026-02-28 | 3/7/2026 12:00:00 AM | 7 | 21 | 23.5 | 112 | PLACA | 22.167 | 3 | 111.905
B-19388 NATIVA | 191 | IND. PLACA 3000 PSI | PLACA PISO 17 APTOS 1704-1705 TORRE 4 | 2026-03-05 | 3/12/2026 12:00:00 AM | 7 | 21 | 19.6 | 93 | PLACA | 19.367 | 3 | 93.333
B-19388 NATIVA | 191 | IND. PLACA 3000 PSI | PLACA PISO 17 APTOS 1704-1705 TORRE 4 | 2026-03-05 | 3/12/2026 12:00:00 AM | 7 | 21 | 21 | 100 | PLACA | 19.367 | 3 | 100
B-19388 NATIVA | 191 | IND. PLACA 3000 PSI | PLACA PISO 17 APTOS 1704-1705 TORRE 4 | 2026-03-05 | 3/12/2026 12:00:00 AM | 7 | 21 | 17.5 | 83 | PLACA | 19.367 | 3 | 83.333
B-19388 NATIVA | 191 | IND. PLACA 3000 PSI | PLACA P12 AP 1204-1205 TORRE 5 | 2026-03-04 | 3/11/2026 12:00:00 AM | 7 | 21 | 22 | 105 | PLACA | 20.833 | 3 | 104.762
B-19388 NATIVA | 191 | IND. PLACA 3000 PSI | PLACA P12 AP 1204-1205 TORRE 5 | 2026-03-04 | 3/11/2026 12:00:00 AM | 7 | 21 | 18.8 | 90 | PLACA | 20.833 | 3 | 89.524
B-19388 NATIVA | 191 | IND. PLACA 3000 PSI | PLACA P12 AP 1204-1205 TORRE 5 | 2026-03-04 | 3/11/2026 12:00:00 AM | 7 | 21 | 21.7 | 103 | PLACA | 20.833 | 3 | 103.333
B-19388 NATIVA | 191 | IND. PLACA 3000 PSI | PLACA P12 1201-1212+ PASILLO + ESC P10 EJE 2 | 2026-03-05 | 3/12/2026 12:00:00 AM | 7 | 21 | 18.7 | 89 | PLACA | 18.033 | 3 | 89.048
B-19388 NATIVA | 191 | IND. PLACA 3000 PSI | PLACA P12 1201-1212+ PASILLO + ESC P10 EJE 2 | 2026-03-05 | 3/12/2026 12:00:00 AM | 7 | 21 | 17.1 | 81 | PLACA | 18.033 | 3 | 81.429
B-19388 NATIVA | 191 | IND. PLACA 3000 PSI | PLACA P12 1201-1212+ PASILLO + ESC P10 EJE 2 | 2026-03-05 | 3/12/2026 12:00:00 AM | 7 | 21 | 18.3 | 87 | PLACA | 18.033 | 3 | 87.143
B-19388 NATIVA | 191 | IND. PLACA 3000 PSI | PLACA PISO 17 APTOS 1702-1703 Y ESCALERA EJES (18-20) PISO 15 A 16 TORRE 4 | 2026-03-06 | 3/13/2026 12:00:00 AM | 7 | 21 | 22.9 | 109 | PLACA | 23 | 3 | 109.048
B-19388 NATIVA | 191 | IND. PLACA 3000 PSI | PLACA PISO 17 APTOS 1702-1703 Y ESCALERA EJES (18-20) PISO 15 A 16 TORRE 4 | 2026-03-06 | 3/13/2026 12:00:00 AM | 7 | 21 | 22.8 | 109 | PLACA | 23 | 3 | 108.571
B-19388 NATIVA | 191 | IND. PLACA 3000 PSI | PLACA PISO 17 APTOS 1702-1703 Y ESCALERA EJES (18-20) PISO 15 A 16 TORRE 4 | 2026-03-06 | 3/13/2026 12:00:00 AM | 7 | 21 | 23.3 | 111 | PLACA | 23 | 3 | 110.952
B-19388 NATIVA | 191 | IND. PLACA 3000 PSI | PLACA P12 AP 1207-1206 TORRE 5 | 2026-03-06 | 3/13/2026 12:00:00 AM | 7 | 21 | 22.8 | 109 | PLACA | 22.133 | 3 | 108.571
B-19388 NATIVA | 191 | IND. PLACA 3000 PSI | PLACA P12 AP 1207-1206 TORRE 5 | 2026-03-06 | 3/13/2026 12:00:00 AM | 7 | 21 | 22 | 105 | PLACA | 22.133 | 3 | 104.762
B-19388 NATIVA | 191 | IND. PLACA 3000 PSI | PLACA P12 AP 1207-1206 TORRE 5 | 2026-03-06 | 3/13/2026 12:00:00 AM | 7 | 21 | 21.6 | 103 | PLACA | 22.133 | 3 | 102.857
B-19388 NATIVA | 191 | IND. PLACA 3000 PSI | PLACA PISO 17 APTOS 1706-1707 TORRE 4 | 2026-03-07 | 3/14/2026 12:00:00 AM | 7 | 21 | 20.5 | 98 | PLACA | 20.467 | 3 | 97.619
B-19388 NATIVA | 191 | IND. PLACA 3000 PSI | PLACA PISO 17 APTOS 1706-1707 TORRE 4 | 2026-03-07 | 3/14/2026 12:00:00 AM | 7 | 21 | 20.9 | 99 | PLACA | 20.467 | 3 | 99.524
B-19388 NATIVA | 191 | IND. PLACA 3000 PSI | PLACA PISO 17 APTOS 1706-1707 TORRE 4 | 2026-03-07 | 3/14/2026 12:00:00 AM | 7 | 21 | 20 | 95 | PLACA | 20.467 | 3 | 95.238
B-19388 NATIVA | 191 | IND. PLACA 3000 PSI | PLACA P12 AP 1211-1210 + PASILLO TORRE 5 | 2026-03-07 | 3/14/2026 12:00:00 AM | 7 | 21 | 19.1 | 91 | PLACA | 19.867 | 3 | 90.952
B-19388 NATIVA | 191 | IND. PLACA 3000 PSI | PLACA P12 AP 1211-1210 + PASILLO TORRE 5 | 2026-03-07 | 3/14/2026 12:00:00 AM | 7 | 21 | 21.3 | 102 | PLACA | 19.867 | 3 | 101.429
B-19388 NATIVA | 191 | IND. PLACA 3000 PSI | PLACA P12 AP 1211-1210 + PASILLO TORRE 5 | 2026-03-07 | 3/14/2026 12:00:00 AM | 7 | 21 | 19.2 | 91 | PLACA | 19.867 | 3 | 91.429
B-19388 NATIVA | 191 | IND. PLACA 3000 PSI | PLACA P13 AP 1304-1305 +ESCALERA P11 EJE 2 TORRE 5 | 2026-03-11 | 3/18/2026 12:00:00 AM | 7 | 21 | 12.8 | 61 | PLACA | 19.9 | 3 | 60.952
B-19388 NATIVA | 191 | IND. PLACA 3000 PSI | PLACA P13 AP 1304-1305 +ESCALERA P11 EJE 2 TORRE 5 | 2026-03-11 | 3/18/2026 12:00:00 AM | 7 | 21 | 23 | 109 | PLACA | 19.9 | 3 | 109.524
B-19388 NATIVA | 191 | IND. PLACA 3000 PSI | PLACA P13 AP 1304-1305 +ESCALERA P11 EJE 2 TORRE 5 | 2026-03-11 | 3/18/2026 12:00:00 AM | 7 | 21 | 23.9 | 114 | PLACA | 19.9 | 3 | 113.81
B-19388 NATIVA | 191 | IND. PLACA 3000 PSI | PLACA PISO 17 APTOS 1710-1711 TORRE 4 | 2026-03-11 | 3/18/2026 12:00:00 AM | 7 | 21 | 20.6 | 98 | PLACA | 20.667 | 3 | 98.095
B-19388 NATIVA | 191 | IND. PLACA 3000 PSI | PLACA PISO 17 APTOS 1710-1711 TORRE 4 | 2026-03-11 | 3/18/2026 12:00:00 AM | 7 | 21 | 19.5 | 93 | PLACA | 20.667 | 3 | 92.857
B-19388 NATIVA | 191 | IND. PLACA 3000 PSI | PLACA PISO 17 APTOS 1710-1711 TORRE 4 | 2026-03-11 | 3/18/2026 12:00:00 AM | 7 | 21 | 21.9 | 104 | PLACA | 20.667 | 3 | 104.286
B-19388 NATIVA | 191 | IND. PLACA 3000 PSI | PLACA P13 1301-1312+ PASILLO TORRE 5 | 2026-03-12 | 3/19/2026 12:00:00 AM | 7 | 21 | 20.3 | 97 | PLACA | 19.9 | 3 | 96.667
B-19388 NATIVA | 191 | IND. PLACA 3000 PSI | PLACA P13 1301-1312+ PASILLO TORRE 5 | 2026-03-12 | 3/19/2026 12:00:00 AM | 7 | 21 | 19.3 | 92 | PLACA | 19.9 | 3 | 91.905
B-19388 NATIVA | 191 | IND. PLACA 3000 PSI | PLACA P13 1301-1312+ PASILLO TORRE 5 | 2026-03-12 | 3/19/2026 12:00:00 AM | 7 | 21 | 20.1 | 96 | PLACA | 19.9 | 3 | 95.714
B-19388 NATIVA | 191 | IND. PLACA 3000 PSI | PLACA PISO 18 APTOS 1804-1805 Y ESCALERA EJES (18-20) PISO 16 A 17 TORRE 4 | 2026-03-12 | 3/19/2026 12:00:00 AM | 7 | 21 | 16 | 76 | PLACA | 18.433 | 3 | 76.19
B-19388 NATIVA | 191 | IND. PLACA 3000 PSI | PLACA PISO 18 APTOS 1804-1805 Y ESCALERA EJES (18-20) PISO 16 A 17 TORRE 4 | 2026-03-12 | 3/19/2026 12:00:00 AM | 7 | 21 | 19.5 | 93 | PLACA | 18.433 | 3 | 92.857
B-19388 NATIVA | 191 | IND. PLACA 3000 PSI | PLACA PISO 18 APTOS 1804-1805 Y ESCALERA EJES (18-20) PISO 16 A 17 TORRE 4 | 2026-03-12 | 3/19/2026 12:00:00 AM | 7 | 21 | 19.8 | 94 | PLACA | 18.433 | 3 | 94.286
B-19388 NATIVA | 191 | IND. PLACA 3000 PSI | PLACA PISO 18 APTOS 1802-1803 TORRE 4 | 2026-03-13 | 3/20/2026 12:00:00 AM | 7 | 21 | 21.7 | 103 | PLACA | 21.733 | 3 | 103.333
B-19388 NATIVA | 191 | IND. PLACA 3000 PSI | PLACA PISO 18 APTOS 1802-1803 TORRE 4 | 2026-03-13 | 3/20/2026 12:00:00 AM | 7 | 21 | 21.8 | 104 | PLACA | 21.733 | 3 | 103.81
B-19388 NATIVA | 191 | IND. PLACA 3000 PSI | PLACA PISO 18 APTOS 1802-1803 TORRE 4 | 2026-03-13 | 3/20/2026 12:00:00 AM | 7 | 21 | 21.7 | 103 | PLACA | 21.733 | 3 | 103.333
B-19388 NATIVA | 191 | IND. PLACA 3000 PSI | PLACA P13 AP 1307-1306 TORRE 5 | 2026-03-13 | 3/20/2026 12:00:00 AM | 7 | 21 | 23.7 | 113 | PLACA | 23.533 | 3 | 112.857
B-19388 NATIVA | 191 | IND. PLACA 3000 PSI | PLACA P13 AP 1307-1306 TORRE 5 | 2026-03-13 | 3/20/2026 12:00:00 AM | 7 | 21 | 23.9 | 114 | PLACA | 23.533 | 3 | 113.81
B-19388 NATIVA | 191 | IND. PLACA 3000 PSI | PLACA P13 AP 1307-1306 TORRE 5 | 2026-03-13 | 3/20/2026 12:00:00 AM | 7 | 21 | 23 | 110 | PLACA | 23.533 | 3 | 109.524
B-19388 NATIVA | 191 | IND. PLACA 3000 PSI | PLACA P14 AP 1403 - 1402 + PASILLO TORRE 5 | 2026-03-17 | 3/24/2026 12:00:00 AM | 7 | 21 | 18 | 86 | PLACA | 17.267 | 3 | 85.714
B-19388 NATIVA | 191 | IND. PLACA 3000 PSI | PLACA P14 AP 1403 - 1402 + PASILLO TORRE 5 | 2026-03-17 | 3/24/2026 12:00:00 AM | 7 | 21 | 18.3 | 87 | PLACA | 17.267 | 3 | 87.143
B-19388 NATIVA | 191 | IND. PLACA 3000 PSI | PLACA P14 AP 1403 - 1402 + PASILLO TORRE 5 | 2026-03-17 | 3/24/2026 12:00:00 AM | 7 | 21 | 15.5 | 74 | PLACA | 17.267 | 3 | 73.81
B-19388 NATIVA | 191 | IND. PLACA 3000 PSI | PLACA PISO 18 APTOS 1808-1809 TORRE 4 | 2026-03-17 | 3/24/2026 12:00:00 AM | 7 | 21 | 21.4 | 102 | PLACA | 23.467 | 3 | 101.905
B-19388 NATIVA | 191 | IND. PLACA 3000 PSI | PLACA PISO 18 APTOS 1808-1809 TORRE 4 | 2026-03-17 | 3/24/2026 12:00:00 AM | 7 | 21 | 24.5 | 117 | PLACA | 23.467 | 3 | 116.667
B-19388 NATIVA | 191 | IND. PLACA 3000 PSI | PLACA PISO 18 APTOS 1808-1809 TORRE 4 | 2026-03-17 | 3/24/2026 12:00:00 AM | 7 | 21 | 24.5 | 117 | PLACA | 23.467 | 3 | 116.667
B-19388 NATIVA | 191 | IND. PLACA 3000 PSI | PLACA PISO 18 APTOS 1810-1811 Y ESCALERA EJES (2-4) PISO 17 A 18 TORRE 4 | 2026-03-18 | 3/25/2026 12:00:00 AM | 7 | 21 | 23.1 | 110 | PLACA | 23.633 | 3 | 110
B-19388 NATIVA | 191 | IND. PLACA 3000 PSI | PLACA PISO 18 APTOS 1810-1811 Y ESCALERA EJES (2-4) PISO 17 A 18 TORRE 4 | 2026-03-18 | 3/25/2026 12:00:00 AM | 7 | 21 | 24 | 114 | PLACA | 23.633 | 3 | 114.286
B-19388 NATIVA | 191 | IND. PLACA 3000 PSI | PLACA PISO 18 APTOS 1810-1811 Y ESCALERA EJES (2-4) PISO 17 A 18 TORRE 4 | 2026-03-18 | 3/25/2026 12:00:00 AM | 7 | 21 | 23.8 | 114 | PLACA | 23.633 | 3 | 113.333
B-19388 NATIVA | 191 | IND. PLACA 3000 PSI | PLACA P14 AP 1404-1405 +ESCALERA P 12 EJE 2 TORRE 5 | 2026-03-18 | 3/25/2026 12:00:00 AM | 7 | 21 | 18.3 | 87 | PLACA | 19.4 | 3 | 87.143
B-19388 NATIVA | 191 | IND. PLACA 3000 PSI | PLACA P14 AP 1404-1405 +ESCALERA P 12 EJE 2 TORRE 5 | 2026-03-18 | 3/25/2026 12:00:00 AM | 7 | 21 | 19.2 | 91 | PLACA | 19.4 | 3 | 91.429
B-19388 NATIVA | 191 | IND. PLACA 3000 PSI | PLACA P14 AP 1404-1405 +ESCALERA P 12 EJE 2 TORRE 5 | 2026-03-18 | 3/25/2026 12:00:00 AM | 7 | 21 | 20.7 | 99 | PLACA | 19.4 | 3 | 98.571
B-19388 NATIVA | 191 | IND. PLACA 3000 PSI | PLACA P14 1401-1412 TORRE 5 | 2026-03-19 | 3/26/2026 12:00:00 AM | 7 | 21 | 25.7 | 122 | PLACA | 23.4 | 3 | 122.381
B-19388 NATIVA | 191 | IND. PLACA 3000 PSI | PLACA P14 1401-1412 TORRE 5 | 2026-03-19 | 3/26/2026 12:00:00 AM | 7 | 21 | 23.1 | 110 | PLACA | 23.4 | 3 | 110
B-19388 NATIVA | 191 | IND. PLACA 3000 PSI | PLACA P14 1401-1412 TORRE 5 | 2026-03-19 | 3/26/2026 12:00:00 AM | 7 | 21 | 21.4 | 102 | PLACA | 23.4 | 3 | 101.905
B-19388 NATIVA | 191 | IND. PLACA 3000 PSI | PLACA PISO 19 APTOS 1904-1905 TORRE 4 | 2026-03-19 | 3/26/2026 12:00:00 AM | 7 | 21 | 17.8 | 85 | PLACA | 19.733 | 3 | 84.762
B-19388 NATIVA | 191 | IND. PLACA 3000 PSI | PLACA PISO 19 APTOS 1904-1905 TORRE 4 | 2026-03-19 | 3/26/2026 12:00:00 AM | 7 | 21 | 20.1 | 96 | PLACA | 19.733 | 3 | 95.714
B-19388 NATIVA | 191 | IND. PLACA 3000 PSI | PLACA PISO 19 APTOS 1904-1905 TORRE 4 | 2026-03-19 | 3/26/2026 12:00:00 AM | 7 | 21 | 21.3 | 102 | PLACA | 19.733 | 3 | 101.429
B-19388 NATIVA | 191 | IND. PLACA 3000 PSI | PLACA P13 AP 1307-1306 + PASILLO Y ESC P13 EJE 2 TORRE 5 | 2026-03-20 | 3/27/2026 12:00:00 AM | 7 | 21 | 21.5 | 102 | PLACA | 21.767 | 3 | 102.381
B-19388 NATIVA | 191 | IND. PLACA 3000 PSI | PLACA P13 AP 1307-1306 + PASILLO Y ESC P13 EJE 2 TORRE 5 | 2026-03-20 | 3/27/2026 12:00:00 AM | 7 | 21 | 22.6 | 108 | PLACA | 21.767 | 3 | 107.619
B-19388 NATIVA | 191 | IND. PLACA 3000 PSI | PLACA P13 AP 1307-1306 + PASILLO Y ESC P13 EJE 2 TORRE 5 | 2026-03-20 | 3/27/2026 12:00:00 AM | 7 | 21 | 21.2 | 101 | PLACA | 21.767 | 3 | 100.952
B-19388 NATIVA | 191 | IND. PLACA 3000 PSI | PLACA PISO 19 APTOS 1902-1903 Y ESCALERA EJES (18-20) PISO 17 A 18 TORRE 4 | 2026-03-20 | 3/27/2026 12:00:00 AM | 7 | 21 | 22.8 | 108 | PLACA | 21.933 | 3 | 108.571
B-19388 NATIVA | 191 | IND. PLACA 3000 PSI | PLACA PISO 19 APTOS 1902-1903 Y ESCALERA EJES (18-20) PISO 17 A 18 TORRE 4 | 2026-03-20 | 3/27/2026 12:00:00 AM | 7 | 21 | 24.3 | 115 | PLACA | 21.933 | 3 | 115.714
B-19388 NATIVA | 191 | IND. PLACA 3000 PSI | PLACA PISO 19 APTOS 1902-1903 Y ESCALERA EJES (18-20) PISO 17 A 18 TORRE 4 | 2026-03-20 | 3/27/2026 12:00:00 AM | 7 | 21 | 18.7 | 89 | PLACA | 21.933 | 3 | 89.048
B-19388 NATIVA | 191 | IND. PLACA 3000 PSI | PLACA PISO 19 APTOS 1906-1907 TORRE 4 | 2026-03-21 | 3/28/2026 12:00:00 AM | 7 | 21 | 16.5 | 78 | PLACA | 17.533 | 3 | 78.571
B-19388 NATIVA | 191 | IND. PLACA 3000 PSI | PLACA PISO 19 APTOS 1906-1907 TORRE 4 | 2026-03-21 | 3/28/2026 12:00:00 AM | 7 | 21 | 16.4 | 78 | PLACA | 17.533 | 3 | 78.095
B-19388 NATIVA | 191 | IND. PLACA 3000 PSI | PLACA PISO 19 APTOS 1906-1907 TORRE 4 | 2026-03-21 | 3/28/2026 12:00:00 AM | 7 | 21 | 19.7 | 94 | PLACA | 17.533 | 3 | 93.81
B-19388 NATIVA | 191 | IND. PLACA 3000 PSI | PLACA P14 AP 1411-1410 + PASILLO TORRE5 | 2026-03-24 | 3/31/2026 12:00:00 AM | 7 | 21 | 38.3 | 182 | PLACA | 38.067 | 3 | 182.381
B-19388 NATIVA | 191 | IND. PLACA 3000 PSI | PLACA P14 AP 1411-1410 + PASILLO TORRE5 | 2026-03-24 | 3/31/2026 12:00:00 AM | 7 | 21 | 36.2 | 172 | PLACA | 38.067 | 3 | 172.381
B-19388 NATIVA | 191 | IND. PLACA 3000 PSI | PLACA P14 AP 1411-1410 + PASILLO TORRE5 | 2026-03-24 | 3/31/2026 12:00:00 AM | 7 | 21 | 39.7 | 189 | PLACA | 38.067 | 3 | 189.048
B-19388 NATIVA | 191 | IND. PLACA 3000 PSI | PLACA PISO 19 APTOS 1901-1912 TORRE 4 | 2026-03-25 | 4/1/2026 12:00:00 AM | 7 | 21 | 19.4 | 92 | PLACA | 19 | 3 | 92.381
B-19388 NATIVA | 191 | IND. PLACA 3000 PSI | PLACA PISO 19 APTOS 1901-1912 TORRE 4 | 2026-03-25 | 4/1/2026 12:00:00 AM | 7 | 21 | 19.1 | 91 | PLACA | 19 | 3 | 90.952
B-19388 NATIVA | 191 | IND. PLACA 3000 PSI | PLACA PISO 19 APTOS 1901-1912 TORRE 4 | 2026-03-25 | 4/1/2026 12:00:00 AM | 7 | 21 | 18.5 | 88 | PLACA | 19 | 3 | 88.095
B-19388 NATIVA | 191 | IND. PLACA 3000 PSI | PLACA PISO 19 APTOS 1908-1909 Y ESCALERA EJES (2-4) PISO 18 A 19 TORRE 4 | 2026-03-26 | 4/2/2026 12:00:00 AM | 7 | 21 | 21 | 100 | PLACA | 22.4 | 3 | 100
B-19388 NATIVA | 191 | IND. PLACA 3000 PSI | PLACA PISO 19 APTOS 1908-1909 Y ESCALERA EJES (2-4) PISO 18 A 19 TORRE 4 | 2026-03-26 | 4/2/2026 12:00:00 AM | 7 | 21 | 22.2 | 106 | PLACA | 22.4 | 3 | 105.714
B-19388 NATIVA | 191 | IND. PLACA 3000 PSI | PLACA PISO 19 APTOS 1908-1909 Y ESCALERA EJES (2-4) PISO 18 A 19 TORRE 4 | 2026-03-26 | 4/2/2026 12:00:00 AM | 7 | 21 | 24 | 114 | PLACA | 22.4 | 3 | 114.286
B-19388 NATIVA | 191 | IND. PLACA 3000 PSI | PLACA P15 AP 1503 - 1502 + PASILLO + ESCALERA eje 23 P13 TORRE 5 | 2026-03-26 | 4/2/2026 12:00:00 AM | 7 | 21 | 20.6 | 98 | PLACA | 21.633 | 3 | 98.095
B-19388 NATIVA | 191 | IND. PLACA 3000 PSI | PLACA P15 AP 1503 - 1502 + PASILLO + ESCALERA eje 23 P13 TORRE 5 | 2026-03-26 | 4/2/2026 12:00:00 AM | 7 | 21 | 24.9 | 119 | PLACA | 21.633 | 3 | 118.571
B-19388 NATIVA | 191 | IND. PLACA 3000 PSI | PLACA P15 AP 1503 - 1502 + PASILLO + ESCALERA eje 23 P13 TORRE 5 | 2026-03-26 | 4/2/2026 12:00:00 AM | 7 | 21 | 19.4 | 92 | PLACA | 21.633 | 3 | 92.381
B-19388 NATIVA | 191 | IND. PLACA 3000 PSI | PLACA P15 AP 1504-1505 TORRE 5 | 2026-03-27 | 4/3/2026 12:00:00 AM | 7 | 21 | 17.8 | 84 | PLACA | 22.767 | 3 | 84.762
B-19388 NATIVA | 191 | IND. PLACA 3000 PSI | PLACA P15 AP 1504-1505 TORRE 5 | 2026-03-27 | 4/3/2026 12:00:00 AM | 7 | 21 | 25.8 | 123 | PLACA | 22.767 | 3 | 122.857
B-19388 NATIVA | 191 | IND. PLACA 3000 PSI | PLACA P15 AP 1504-1505 TORRE 5 | 2026-03-27 | 4/3/2026 12:00:00 AM | 7 | 21 | 24.7 | 118 | PLACA | 22.767 | 3 | 117.619
B-19388 NATIVA | 191 | IND. PLACA 3000 PSI | PLACA PISO 19 APTOS 1910-1911 TORRE 4 | 2026-03-27 | 4/3/2026 12:00:00 AM | 7 | 21 | 19.7 | 94 | PLACA | 18.6 | 3 | 93.81
B-19388 NATIVA | 191 | IND. PLACA 3000 PSI | PLACA PISO 19 APTOS 1910-1911 TORRE 4 | 2026-03-27 | 4/3/2026 12:00:00 AM | 7 | 21 | 18.5 | 88 | PLACA | 18.6 | 3 | 88.095
B-19388 NATIVA | 191 | IND. PLACA 3000 PSI | PLACA PISO 19 APTOS 1910-1911 TORRE 4 | 2026-03-27 | 4/3/2026 12:00:00 AM | 7 | 21 | 17.6 | 84 | PLACA | 18.6 | 3 | 83.81
B-19388 NATIVA | 191 | IND. PLACA 3000 PSI | PLACA P15 1501-1512 +PASILLO TORRE 5 | 2026-03-28 | 4/4/2026 12:00:00 AM | 7 | 21 | 15.7 | 75 | PLACA | 14.867 | 3 | 74.762
B-19388 NATIVA | 191 | IND. PLACA 3000 PSI | PLACA P15 1501-1512 +PASILLO TORRE 5 | 2026-03-28 | 4/4/2026 12:00:00 AM | 7 | 21 | 13.5 | 64 | PLACA | 14.867 | 3 | 64.286
B-19388 NATIVA | 191 | IND. PLACA 3000 PSI | PLACA P15 1501-1512 +PASILLO TORRE 5 | 2026-03-28 | 4/4/2026 12:00:00 AM | 7 | 21 | 15.4 | 73 | PLACA | 14.867 | 3 | 73.333
B-19388 NATIVA | 191 | IND. PLACA 3000 PSI | PLACA PISO 20 APTOS 2004-2005 TORRE 4 | 2026-03-28 | 4/4/2026 12:00:00 AM | 7 | 21 | 20.7 | 98 | PLACA | 21.167 | 3 | 98.571
B-19388 NATIVA | 191 | IND. PLACA 3000 PSI | PLACA PISO 20 APTOS 2004-2005 TORRE 4 | 2026-03-28 | 4/4/2026 12:00:00 AM | 7 | 21 | 21 | 100 | PLACA | 21.167 | 3 | 100
B-19388 NATIVA | 191 | IND. PLACA 3000 PSI | PLACA PISO 20 APTOS 2004-2005 TORRE 4 | 2026-03-28 | 4/4/2026 12:00:00 AM | 7 | 21 | 21.8 | 104 | PLACA | 21.167 | 3 | 103.81
B-19388 NATIVA | 191 | IND. PLACA 3000 PSI | PLACA PISO 20 APTOS 2008-2009 TORRE 4 | 2026-04-06 | 4/13/2026 12:00:00 AM | 7 | 21 | 21 | 100 | PLACA | 20.9 | 3 | 100
B-19388 NATIVA | 191 | IND. PLACA 3000 PSI | PLACA PISO 20 APTOS 2008-2009 TORRE 4 | 2026-04-06 | 4/13/2026 12:00:00 AM | 7 | 21 | 21.8 | 104 | PLACA | 20.9 | 3 | 103.81
B-19388 NATIVA | 191 | IND. PLACA 3000 PSI | PLACA PISO 20 APTOS 2008-2009 TORRE 4 | 2026-04-06 | 4/13/2026 12:00:00 AM | 7 | 21 | 19.9 | 94 | PLACA | 20.9 | 3 | 94.762
B-19388 NATIVA | 191 | IND. PLACA 3000 PSI | PLACA PISO 20 APTOS 2001-2012 TORRE 4 | 2026-04-06 | 4/13/2026 12:00:00 AM | 7 | 21 | 23.9 | 114 | PLACA | 22.467 | 3 | 113.81
B-19388 NATIVA | 191 | IND. PLACA 3000 PSI | PLACA PISO 20 APTOS 2001-2012 TORRE 4 | 2026-04-06 | 4/13/2026 12:00:00 AM | 7 | 21 | 22 | 105 | PLACA | 22.467 | 3 | 104.762
B-19388 NATIVA | 191 | IND. PLACA 3000 PSI | PLACA PISO 20 APTOS 2001-2012 TORRE 4 | 2026-04-06 | 4/13/2026 12:00:00 AM | 7 | 21 | 21.5 | 102 | PLACA | 22.467 | 3 | 102.381
B-19388 NATIVA | 191 | IND. PLACA 3000 PSI | PLACA P15 1508-1509 + ESC PISO 14 EJE 23 | 2026-04-06 | 4/13/2026 12:00:00 AM | 7 | 21 | 21.4 | 102 | PLACA | 21.433 | 3 | 101.905
B-19388 NATIVA | 191 | IND. PLACA 3000 PSI | PLACA P15 1508-1509 + ESC PISO 14 EJE 23 | 2026-04-06 | 4/13/2026 12:00:00 AM | 7 | 21 | 21.9 | 104 | PLACA | 21.433 | 3 | 104.286
B-19388 NATIVA | 191 | IND. PLACA 3000 PSI | PLACA P15 1508-1509 + ESC PISO 14 EJE 23 | 2026-04-06 | 4/13/2026 12:00:00 AM | 7 | 21 | 21 | 100 | PLACA | 21.433 | 3 | 100
B-19388 NATIVA | 191 | IND. PLACA 3000 PSI | PLACA P14 1408-1409 TORRE 5 | 2026-03-25 | 4/1/2026 12:00:00 AM | 7 | 21 | 24.7 | 118 | PLACA | 26.633 | 3 | 117.619
B-19388 NATIVA | 191 | IND. PLACA 3000 PSI | PLACA P14 1408-1409 TORRE 5 | 2026-03-25 | 4/1/2026 12:00:00 AM | 7 | 21 | 28.2 | 134 | PLACA | 26.633 | 3 | 134.286
B-19388 NATIVA | 191 | IND. PLACA 3000 PSI | PLACA P14 1408-1409 TORRE 5 | 2026-03-25 | 4/1/2026 12:00:00 AM | 7 | 21 | 27 | 128 | PLACA | 26.633 | 3 | 128.571
B-19388 NATIVA | 191 | IND. PLACA 3000 PSI | PLACA P16 AP 1603 - 1602 + PASILLO TORRE 5 | 2026-04-07 | 4/14/2026 12:00:00 AM | 7 | 21 | 16.7 | 80 | PLACA | 18.233 | 3 | 79.524
B-19388 NATIVA | 191 | IND. PLACA 3000 PSI | PLACA P16 AP 1603 - 1602 + PASILLO TORRE 5 | 2026-04-07 | 4/14/2026 12:00:00 AM | 7 | 21 | 19.3 | 92 | PLACA | 18.233 | 3 | 91.905
B-19388 NATIVA | 191 | IND. PLACA 3000 PSI | PLACA P16 AP 1603 - 1602 + PASILLO TORRE 5 | 2026-04-07 | 4/14/2026 12:00:00 AM | 7 | 21 | 18.7 | 89 | PLACA | 18.233 | 3 | 89.048
B-19388 NATIVA | 191 | IND. PLACA 3000 PSI | PLACA P16 AP 1604-1605 TORRE 5 | 2026-04-08 | 4/15/2026 12:00:00 AM | 7 | 21 | 20.4 | 97 | PLACA | 21.567 | 3 | 97.143
B-19388 NATIVA | 191 | IND. PLACA 3000 PSI | PLACA P16 AP 1604-1605 TORRE 5 | 2026-04-08 | 4/15/2026 12:00:00 AM | 7 | 21 | 22.7 | 108 | PLACA | 21.567 | 3 | 108.095
B-19388 NATIVA | 191 | IND. PLACA 3000 PSI | PLACA P16 AP 1604-1605 TORRE 5 | 2026-04-08 | 4/15/2026 12:00:00 AM | 7 | 21 | 21.6 | 103 | PLACA | 21.567 | 3 | 102.857
B-19388 NATIVA | 191 | IND. PLACA 3000 PSI | PLACA PISO 20 APTOS 2010-2011 Y ESCALERA EJES (2-4) PISO 19 A 20 TORRE 4 | 2026-04-08 | 4/15/2026 12:00:00 AM | 7 | 21 | 23 | 110 | PLACA | 25.133 | 3 | 109.524
B-19388 NATIVA | 191 | IND. PLACA 3000 PSI | PLACA PISO 20 APTOS 2010-2011 Y ESCALERA EJES (2-4) PISO 19 A 20 TORRE 4 | 2026-04-08 | 4/15/2026 12:00:00 AM | 7 | 21 | 25.2 | 120 | PLACA | 25.133 | 3 | 120
B-19388 NATIVA | 191 | IND. PLACA 3000 PSI | PLACA PISO 20 APTOS 2010-2011 Y ESCALERA EJES (2-4) PISO 19 A 20 TORRE 4 | 2026-04-08 | 4/15/2026 12:00:00 AM | 7 | 21 | 27.2 | 129 | PLACA | 25.133 | 3 | 129.524
B-19388 NATIVA | 191 | IND. PLACA 3000 PSI | PLACA PISO 21 APTOS 2104-2105 TORRE 4 | 2026-04-08 | 4/15/2026 12:00:00 AM | 7 | 21 | 18.7 | 89 | PLACA | 20.367 | 3 | 89.048
B-19388 NATIVA | 191 | IND. PLACA 3000 PSI | PLACA PISO 21 APTOS 2104-2105 TORRE 4 | 2026-04-08 | 4/15/2026 12:00:00 AM | 7 | 21 | 20.5 | 97 | PLACA | 20.367 | 3 | 97.619
B-19388 NATIVA | 191 | IND. PLACA 3000 PSI | PLACA PISO 21 APTOS 2104-2105 TORRE 4 | 2026-04-08 | 4/15/2026 12:00:00 AM | 7 | 21 | 21.9 | 104 | PLACA | 20.367 | 3 | 104.286
B-19388 NATIVA | 191 | IND. PLACA 3000 PSI | PLACA P16 AP 1601-1612 + PASILLO Y ESC P14 EJE 2 TORRE 5 | 2026-04-09 | 4/16/2026 12:00:00 AM | 7 | 21 | 24.2 | 115 | PLACA | 24.1 | 3 | 115.238
B-19388 NATIVA | 191 | IND. PLACA 3000 PSI | PLACA P16 AP 1601-1612 + PASILLO Y ESC P14 EJE 2 TORRE 5 | 2026-04-09 | 4/16/2026 12:00:00 AM | 7 | 21 | 24 | 114 | PLACA | 24.1 | 3 | 114.286
B-19388 NATIVA | 191 | IND. PLACA 3000 PSI | PLACA P16 AP 1601-1612 + PASILLO Y ESC P14 EJE 2 TORRE 5 | 2026-04-09 | 4/16/2026 12:00:00 AM | 7 | 21 | 24.1 | 115 | PLACA | 24.1 | 3 | 114.762
B-19388 NATIVA | 191 | IND. PLACA 3000 PSI | PLACA PISO 21 APTOS 2102-2103 Y ESCALERA EJES (18-20) PISO 19 A 20 TORRE 4 | 2026-04-10 | 4/17/2026 12:00:00 AM | 7 | 21 | 22.4 | 106 | PLACA | 21.167 | 3 | 106.667
B-19388 NATIVA | 191 | IND. PLACA 3000 PSI | PLACA PISO 21 APTOS 2102-2103 Y ESCALERA EJES (18-20) PISO 19 A 20 TORRE 4 | 2026-04-10 | 4/17/2026 12:00:00 AM | 7 | 21 | 22.4 | 106 | PLACA | 21.167 | 3 | 106.667
B-19388 NATIVA | 191 | IND. PLACA 3000 PSI | PLACA PISO 21 APTOS 2102-2103 Y ESCALERA EJES (18-20) PISO 19 A 20 TORRE 4 | 2026-04-10 | 4/17/2026 12:00:00 AM | 7 | 21 | 18.7 | 89 | PLACA | 21.167 | 3 | 89.048
B-19388 NATIVA | 191 | IND. PLACA 3000 PSI | PLACA P16 AP 1607-1606 TORRE 5 | 2026-04-10 | 4/17/2026 12:00:00 AM | 7 | 21 | 23.1 | 110 | PLACA | 22.067 | 3 | 110
B-19388 NATIVA | 191 | IND. PLACA 3000 PSI | PLACA P16 AP 1607-1606 TORRE 5 | 2026-04-10 | 4/17/2026 12:00:00 AM | 7 | 21 | 20.6 | 98 | PLACA | 22.067 | 3 | 98.095
B-19388 NATIVA | 191 | IND. PLACA 3000 PSI | PLACA P16 AP 1607-1606 TORRE 5 | 2026-04-10 | 4/17/2026 12:00:00 AM | 7 | 21 | 22.5 | 107 | PLACA | 22.067 | 3 | 107.143
B-19388 NATIVA | 191 | IND. PLACA 3000 PSI | PLACA PISO 21 APTOS 2106-2107 TORRE 4 | 2026-04-11 | 4/18/2026 12:00:00 AM | 7 | 21 | 24.5 | 117 | PLACA | 22.333 | 3 | 116.667
B-19388 NATIVA | 191 | IND. PLACA 3000 PSI | PLACA PISO 21 APTOS 2106-2107 TORRE 4 | 2026-04-11 | 4/18/2026 12:00:00 AM | 7 | 21 | 21.6 | 103 | PLACA | 22.333 | 3 | 102.857
B-19388 NATIVA | 191 | IND. PLACA 3000 PSI | PLACA PISO 21 APTOS 2106-2107 TORRE 4 | 2026-04-11 | 4/18/2026 12:00:00 AM | 7 | 21 | 20.9 | 100 | PLACA | 22.333 | 3 | 99.524
B-19388 NATIVA | 191 | IND. PLACA 3000 PSI | PLACA P16 AP 1611-1610 + PASILLO TORRE 5 | 2026-04-11 | 4/18/2026 12:00:00 AM | 7 | 21 | 18.1 | 86 | PLACA | 18.733 | 3 | 86.19
B-19388 NATIVA | 191 | IND. PLACA 3000 PSI | PLACA P16 AP 1611-1610 + PASILLO TORRE 5 | 2026-04-11 | 4/18/2026 12:00:00 AM | 7 | 21 | 18.8 | 89 | PLACA | 18.733 | 3 | 89.524
B-19388 NATIVA | 191 | IND. PLACA 3000 PSI | PLACA P16 AP 1611-1610 + PASILLO TORRE 5 | 2026-04-11 | 4/18/2026 12:00:00 AM | 7 | 21 | 19.3 | 92 | PLACA | 18.733 | 3 | 91.905
B-19388 NATIVA | 191 | IND. PLACA 3000 PSI | PLACA P16 1508-1509 TORRE 5 | 2026-04-13 | 4/20/2026 12:00:00 AM | 7 | 21 | 18.6 | 89 | PLACA | 19.4 | 3 | 88.571
B-19388 NATIVA | 191 | IND. PLACA 3000 PSI | PLACA P16 1508-1509 TORRE 5 | 2026-04-13 | 4/20/2026 12:00:00 AM | 7 | 21 | 19.8 | 94 | PLACA | 19.4 | 3 | 94.286
B-19388 NATIVA | 191 | IND. PLACA 3000 PSI | PLACA P16 1508-1509 TORRE 5 | 2026-04-13 | 4/20/2026 12:00:00 AM | 7 | 21 | 19.8 | 94 | PLACA | 19.4 | 3 | 94.286
B-19388 NATIVA | 191 | IND. PLACA 3000 PSI | PLACA PISO 21 APTOS 2101-2112 TORRE 4 | 2026-04-13 | 4/20/2026 12:00:00 AM | 7 | 21 | 19 | 90 | PLACA | 18.7 | 3 | 90.476
B-19388 NATIVA | 191 | IND. PLACA 3000 PSI | PLACA PISO 21 APTOS 2101-2112 TORRE 4 | 2026-04-13 | 4/20/2026 12:00:00 AM | 7 | 21 | 17.8 | 84 | PLACA | 18.7 | 3 | 84.762
B-19388 NATIVA | 191 | IND. PLACA 3000 PSI | PLACA PISO 21 APTOS 2101-2112 TORRE 4 | 2026-04-13 | 4/20/2026 12:00:00 AM | 7 | 21 | 19.3 | 92 | PLACA | 18.7 | 3 | 91.905
B-19388 NATIVA | 191 | IND. PLACA 3000 PSI | PLACA P17 AP 1703 - 1702 + PASILLO + ESCALERA P15 EJE 23 T5 | 2026-04-14 | 4/21/2026 12:00:00 AM | 7 | 21 | 19.4 | 93 | PLACA | 19.033 | 3 | 92.381
B-19388 NATIVA | 191 | IND. PLACA 3000 PSI | PLACA P17 AP 1703 - 1702 + PASILLO + ESCALERA P15 EJE 23 T5 | 2026-04-14 | 4/21/2026 12:00:00 AM | 7 | 21 | 18.3 | 87 | PLACA | 19.033 | 3 | 87.143
B-19388 NATIVA | 191 | IND. PLACA 3000 PSI | PLACA P17 AP 1703 - 1702 + PASILLO + ESCALERA P15 EJE 23 T5 | 2026-04-14 | 4/21/2026 12:00:00 AM | 7 | 21 | 19.4 | 92 | PLACA | 19.033 | 3 | 92.381
B-19388 NATIVA | 191 | IND. PLACA 3000 PSI | PLACA PISO 21 APTOS 2108-2109 TORRE 4 | 2026-04-14 | 4/21/2026 12:00:00 AM | 7 | 21 | 17.4 | 83 | PLACA | 19.267 | 3 | 82.857
B-19388 NATIVA | 191 | IND. PLACA 3000 PSI | PLACA PISO 21 APTOS 2108-2109 TORRE 4 | 2026-04-14 | 4/21/2026 12:00:00 AM | 7 | 21 | 21.3 | 101 | PLACA | 19.267 | 3 | 101.429
B-19388 NATIVA | 191 | IND. PLACA 3000 PSI | PLACA PISO 21 APTOS 2108-2109 TORRE 4 | 2026-04-14 | 4/21/2026 12:00:00 AM | 7 | 21 | 19.1 | 91 | PLACA | 19.267 | 3 | 90.952
B-19388 NATIVA | 191 | IND. PLACA 3000 PSI | PLACA P17 AP 1704-1705 TORRE 5 | 2026-04-15 | 4/22/2026 12:00:00 AM | 7 | 21 | 21.1 | 100 | PLACA | 18.633 | 3 | 100.476
B-19388 NATIVA | 191 | IND. PLACA 3000 PSI | PLACA P17 AP 1704-1705 TORRE 5 | 2026-04-15 | 4/22/2026 12:00:00 AM | 7 | 21 | 15.5 | 74 | PLACA | 18.633 | 3 | 73.81
B-19388 NATIVA | 191 | IND. PLACA 3000 PSI | PLACA P17 AP 1704-1705 TORRE 5 | 2026-04-15 | 4/22/2026 12:00:00 AM | 7 | 21 | 19.3 | 92 | PLACA | 18.633 | 3 | 91.905
B-19388 NATIVA | 191 | IND. PLACA 3000 PSI | PLACA PISO 21 APTOS 2110-2111 Y ESCALERA EJES (2-4) PISO 20 A 21 TORRE 4 | 2026-04-15 | 4/22/2026 12:00:00 AM | 7 | 21 | 19.3 | 92 | PLACA | 19.5 | 3 | 91.905
B-19388 NATIVA | 191 | IND. PLACA 3000 PSI | PLACA PISO 21 APTOS 2110-2111 Y ESCALERA EJES (2-4) PISO 20 A 21 TORRE 4 | 2026-04-15 | 4/22/2026 12:00:00 AM | 7 | 21 | 18.3 | 87 | PLACA | 19.5 | 3 | 87.143
B-19388 NATIVA | 191 | IND. PLACA 3000 PSI | PLACA PISO 21 APTOS 2110-2111 Y ESCALERA EJES (2-4) PISO 20 A 21 TORRE 4 | 2026-04-15 | 4/22/2026 12:00:00 AM | 7 | 21 | 20.9 | 100 | PLACA | 19.5 | 3 | 99.524
B-19388 NATIVA | 191 | IND. PLACA 3000 PSI | PLACA P17 1701-1712 +PASILLO Y ESCALERA EJE 2 PISO 15 TORRE 5 | 2026-04-16 | 4/23/2026 12:00:00 AM | 7 | 21 | 20.3 | 97 | PLACA | 20.4 | 3 | 96.667
B-19388 NATIVA | 191 | IND. PLACA 3000 PSI | PLACA P17 1701-1712 +PASILLO Y ESCALERA EJE 2 PISO 15 TORRE 5 | 2026-04-16 | 4/23/2026 12:00:00 AM | 7 | 21 | 21.5 | 102 | PLACA | 20.4 | 3 | 102.381
B-19388 NATIVA | 191 | IND. PLACA 3000 PSI | PLACA P17 1701-1712 +PASILLO Y ESCALERA EJE 2 PISO 15 TORRE 5 | 2026-04-16 | 4/23/2026 12:00:00 AM | 7 | 21 | 19.4 | 92 | PLACA | 20.4 | 3 | 92.381
B-19388 NATIVA | 191 | IND. PLACA 3000 PSI | PLACA PISO 22 APTOS 2204-2205 TORRE 4 | 2026-04-16 | 4/23/2026 12:00:00 AM | 7 | 21 | 22.4 | 107 | PLACA | 20.9 | 3 | 106.667
B-19388 NATIVA | 191 | IND. PLACA 3000 PSI | PLACA PISO 22 APTOS 2204-2205 TORRE 4 | 2026-04-16 | 4/23/2026 12:00:00 AM | 7 | 21 | 20.2 | 96 | PLACA | 20.9 | 3 | 96.19
B-19388 NATIVA | 191 | IND. PLACA 3000 PSI | PLACA PISO 22 APTOS 2204-2205 TORRE 4 | 2026-04-16 | 4/23/2026 12:00:00 AM | 7 | 21 | 20.1 | 96 | PLACA | 20.9 | 3 | 95.714
B-19388 NATIVA | 191 | IND. PLACA 3000 PSI | PLACA PISO 22 APTOS 2202-2203 TORRE 4 | 2026-04-17 | 4/24/2026 12:00:00 AM | 7 | 21 | 18.8 | 90 | PLACA | 19.3 | 3 | 89.524
B-19388 NATIVA | 191 | IND. PLACA 3000 PSI | PLACA PISO 22 APTOS 2202-2203 TORRE 4 | 2026-04-17 | 4/24/2026 12:00:00 AM | 7 | 21 | 21.4 | 102 | PLACA | 19.3 | 3 | 101.905
B-19388 NATIVA | 191 | IND. PLACA 3000 PSI | PLACA PISO 22 APTOS 2202-2203 TORRE 4 | 2026-04-17 | 4/24/2026 12:00:00 AM | 7 | 21 | 17.7 | 84 | PLACA | 19.3 | 3 | 84.286
B-19388 NATIVA | 191 | IND. PLACA 3000 PSI | PLACA P17 AP 1707-1706 TORRE 5 | 2026-04-20 | 4/27/2026 12:00:00 AM | 7 | 21 | 18.4 | 88 | PLACA | 17.783 | 6 | 87.619
B-19388 NATIVA | 191 | IND. PLACA 3000 PSI | PLACA P17 AP 1707-1706 TORRE 5 | 2026-04-20 | 4/27/2026 12:00:00 AM | 7 | 21 | 17 | 81 | PLACA | 17.783 | 6 | 80.952
B-19388 NATIVA | 191 | IND. PLACA 3000 PSI | PLACA P17 AP 1707-1706 TORRE 5 | 2026-04-20 | 4/27/2026 12:00:00 AM | 7 | 21 | 17.8 | 85 | PLACA | 17.783 | 6 | 84.762
B-19388 NATIVA | 191 | IND. PLACA 3000 PSI | PLACA PISO 22 APTOS 2206-2207 Y ESCALERA EJES (18-20) PISO 20 A 21 TORRE 4 | 2026-04-20 | 4/27/2026 12:00:00 AM | 7 | 21 | 18.3 | 87 | PLACA | 20 | 3 | 87.143
B-19388 NATIVA | 191 | IND. PLACA 3000 PSI | PLACA PISO 22 APTOS 2206-2207 Y ESCALERA EJES (18-20) PISO 20 A 21 TORRE 4 | 2026-04-20 | 4/27/2026 12:00:00 AM | 7 | 21 | 20.7 | 98 | PLACA | 20 | 3 | 98.571
B-19388 NATIVA | 191 | IND. PLACA 3000 PSI | PLACA PISO 22 APTOS 2206-2207 Y ESCALERA EJES (18-20) PISO 20 A 21 TORRE 4 | 2026-04-20 | 4/27/2026 12:00:00 AM | 7 | 21 | 21 | 100 | PLACA | 20 | 3 | 100
B-19388 NATIVA | 191 | IND. PLACA 3000 PSI | PLACA PISO 22 APTOS 2201-2212 TORRE 4 | 2026-04-21 | 4/28/2026 12:00:00 AM | 7 | 21 | 21.3 | 101 | PLACA | 21.767 | 3 | 101.429
B-19388 NATIVA | 191 | IND. PLACA 3000 PSI | PLACA PISO 22 APTOS 2201-2212 TORRE 4 | 2026-04-21 | 4/28/2026 12:00:00 AM | 7 | 21 | 22.8 | 109 | PLACA | 21.767 | 3 | 108.571
B-19388 NATIVA | 191 | IND. PLACA 3000 PSI | PLACA PISO 22 APTOS 2201-2212 TORRE 4 | 2026-04-21 | 4/28/2026 12:00:00 AM | 7 | 21 | 21.2 | 101 | PLACA | 21.767 | 3 | 100.952
B-19388 NATIVA | 191 | IND. PLACA 3000 PSI | PLACA P17 AP 1711-1710 + PASILLO y ESCALERA P16 EJE 23 | 2026-04-21 | 4/28/2026 12:00:00 AM | 7 | 21 | 20 | 95 | PLACA | 20.033 | 3 | 95.238
B-19388 NATIVA | 191 | IND. PLACA 3000 PSI | PLACA P17 AP 1711-1710 + PASILLO y ESCALERA P16 EJE 23 | 2026-04-21 | 4/28/2026 12:00:00 AM | 7 | 21 | 21.7 | 103 | PLACA | 20.033 | 3 | 103.333
B-19388 NATIVA | 191 | IND. PLACA 3000 PSI | PLACA P17 AP 1711-1710 + PASILLO y ESCALERA P16 EJE 23 | 2026-04-21 | 4/28/2026 12:00:00 AM | 7 | 21 | 18.4 | 88 | PLACA | 20.033 | 3 | 87.619
B-19388 NATIVA | 191 | IND. PLACA 3000 PSI | PLACA PISO 23 APTOS 2302-2303 TORRE 4 | 2026-04-25 | 5/2/2026 12:00:00 AM | 7 | 21 | 19.1 | 91 | PLACA | 18.133 | 3 | 90.952
B-19388 NATIVA | 191 | IND. PLACA 3000 PSI | PLACA PISO 23 APTOS 2302-2303 TORRE 4 | 2026-04-25 | 5/2/2026 12:00:00 AM | 7 | 21 | 20.5 | 98 | PLACA | 18.133 | 3 | 97.619
B-19388 NATIVA | 191 | IND. PLACA 3000 PSI | PLACA PISO 23 APTOS 2302-2303 TORRE 4 | 2026-04-25 | 5/2/2026 12:00:00 AM | 7 | 21 | 14.8 | 71 | PLACA | 18.133 | 3 | 70.476
B-19388 NATIVA | 191 | IND. PLACA 3000 PSI | PLACA P17 AP 1707-1706 TORRE 5 | 2026-04-27 | 5/4/2026 12:00:00 AM | 7 | 21 | 15.5 | 74 | PLACA | 17.783 | 6 | 73.81
B-19388 NATIVA | 191 | IND. PLACA 3000 PSI | PLACA P17 AP 1707-1706 TORRE 5 | 2026-04-27 | 5/4/2026 12:00:00 AM | 7 | 21 | 19 | 90 | PLACA | 17.783 | 6 | 90.476
B-19388 NATIVA | 191 | IND. PLACA 3000 PSI | PLACA P17 AP 1707-1706 TORRE 5 | 2026-04-27 | 5/4/2026 12:00:00 AM | 7 | 21 | 19 | 90 | PLACA | 17.783 | 6 | 90.476
B-19388 NATIVA | 191 | IND. PLACA 3000 PSI | PLACA P18 1801-1812 +PASILLO TORRE 5 | 2026-04-25 | 5/2/2026 12:00:00 AM | 7 | 21 | 19.5 | 93 | PLACA | 20.133 | 3 | 92.857
B-19388 NATIVA | 191 | IND. PLACA 3000 PSI | PLACA P18 1801-1812 +PASILLO TORRE 5 | 2026-04-25 | 5/2/2026 12:00:00 AM | 7 | 21 | 21.8 | 104 | PLACA | 20.133 | 3 | 103.81
B-19388 NATIVA | 191 | IND. PLACA 3000 PSI | PLACA P18 1801-1812 +PASILLO TORRE 5 | 2026-04-25 | 5/2/2026 12:00:00 AM | 7 | 21 | 19.1 | 91 | PLACA | 20.133 | 3 | 90.952
B-19388 NATIVA | 191 | IND. PLACA 3000 PSI | PLACA PISO 23 APTOS 2306-2307 Y ESCALERA EJES (18-20) PISO 21 A 22 TORRE 4 | 2026-04-27 | 5/4/2026 12:00:00 AM | 7 | 21 | 19.3 | 92 | PLACA | 18.767 | 3 | 91.905
B-19388 NATIVA | 191 | IND. PLACA 3000 PSI | PLACA PISO 23 APTOS 2306-2307 Y ESCALERA EJES (18-20) PISO 21 A 22 TORRE 4 | 2026-04-27 | 5/4/2026 12:00:00 AM | 7 | 21 | 19.7 | 94 | PLACA | 18.767 | 3 | 93.81
B-19388 NATIVA | 191 | IND. PLACA 3000 PSI | PLACA PISO 23 APTOS 2306-2307 Y ESCALERA EJES (18-20) PISO 21 A 22 TORRE 4 | 2026-04-27 | 5/4/2026 12:00:00 AM | 7 | 21 | 17.3 | 82 | PLACA | 18.767 | 3 | 82.381
B-19388 NATIVA | 191 | IND. PLACA 3000 PSI | PLACA P18 AP 1811-1810 + PASILLO + ESC P17 EJE 23 | 2026-04-28 | 5/5/2026 12:00:00 AM | 7 | 21 | 21 | 100 | PLACA | 21.4 | 3 | 100
B-19388 NATIVA | 191 | IND. PLACA 3000 PSI | PLACA P18 AP 1811-1810 + PASILLO + ESC P17 EJE 23 | 2026-04-28 | 5/5/2026 12:00:00 AM | 7 | 21 | 21.9 | 104 | PLACA | 21.4 | 3 | 104.286
B-19388 NATIVA | 191 | IND. PLACA 3000 PSI | PLACA P18 AP 1811-1810 + PASILLO + ESC P17 EJE 23 | 2026-04-28 | 5/5/2026 12:00:00 AM | 7 | 21 | 21.3 | 102 | PLACA | 21.4 | 3 | 101.429
B-19388 NATIVA | 191 | IND. PLACA 3000 PSI | PLACA PISO 23 APTOS 2301-2312 TORRE 4 | 2026-04-28 | 5/5/2026 12:00:00 AM | 7 | 21 | 23.3 | 111 | PLACA | 21.9 | 3 | 110.952
B-19388 NATIVA | 191 | IND. PLACA 3000 PSI | PLACA PISO 23 APTOS 2301-2312 TORRE 4 | 2026-04-28 | 5/5/2026 12:00:00 AM | 7 | 21 | 21.2 | 101 | PLACA | 21.9 | 3 | 100.952
B-19388 NATIVA | 191 | IND. PLACA 3000 PSI | PLACA PISO 23 APTOS 2301-2312 TORRE 4 | 2026-04-28 | 5/5/2026 12:00:00 AM | 7 | 21 | 21.2 | 101 | PLACA | 21.9 | 3 | 100.952
B-19388 NATIVA | 191 | IND. PLACA 3000 PSI | PLACA P17 1808-1809 TORRE 5 | 2026-04-29 | 5/6/2026 12:00:00 AM | 7 | 21 | 17.8 | 84 | PLACA | 17.567 | 3 | 84.762
B-19388 NATIVA | 191 | IND. PLACA 3000 PSI | PLACA P17 1808-1809 TORRE 5 | 2026-04-29 | 5/6/2026 12:00:00 AM | 7 | 21 | 17.4 | 83 | PLACA | 17.567 | 3 | 82.857
B-19388 NATIVA | 191 | IND. PLACA 3000 PSI | PLACA P17 1808-1809 TORRE 5 | 2026-04-29 | 5/6/2026 12:00:00 AM | 7 | 21 | 17.5 | 83 | PLACA | 17.567 | 3 | 83.333
B-19388 NATIVA | 191 | IND. PLACA 3000 PSI | PLACA PISO 23 APTOS 2308-2309 TORRE 4 | 2026-04-29 | 5/6/2026 12:00:00 AM | 7 | 21 | 22.9 | 109 | PLACA | 21.967 | 3 | 109.048
B-19388 NATIVA | 191 | IND. PLACA 3000 PSI | PLACA PISO 23 APTOS 2308-2309 TORRE 4 | 2026-04-29 | 5/6/2026 12:00:00 AM | 7 | 21 | 21.2 | 101 | PLACA | 21.967 | 3 | 100.952
B-19388 NATIVA | 191 | IND. PLACA 3000 PSI | PLACA PISO 23 APTOS 2308-2309 TORRE 4 | 2026-04-29 | 5/6/2026 12:00:00 AM | 7 | 21 | 21.8 | 104 | PLACA | 21.967 | 3 | 103.81
B-19388 NATIVA | 191 | IND. PLACA 3000 PSI | PLACA PISO 24 APTOS 2404-2405 TORRE 4 | 2026-05-04 | 5/11/2026 12:00:00 AM | 7 | 21 | 20.2 | 96 | PLACA | 19.633 | 3 | 96.19
B-19388 NATIVA | 191 | IND. PLACA 3000 PSI | PLACA PISO 24 APTOS 2404-2405 TORRE 4 | 2026-05-04 | 5/11/2026 12:00:00 AM | 7 | 21 | 18.9 | 90 | PLACA | 19.633 | 3 | 90
B-19388 NATIVA | 191 | IND. PLACA 3000 PSI | PLACA PISO 24 APTOS 2404-2405 TORRE 4 | 2026-05-04 | 5/11/2026 12:00:00 AM | 7 | 21 | 19.8 | 94 | PLACA | 19.633 | 3 | 94.286
B-19388 NATIVA | 191 | IND. PLACA 3000 PSI | PLACA P19 AP 1904-1905 TORRE 5 | 2026-05-04 | 5/11/2026 12:00:00 AM | 7 | 21 | 20.9 | 99 | PLACA | 20.3 | 3 | 99.524
B-19388 NATIVA | 191 | IND. PLACA 3000 PSI | PLACA P19 AP 1904-1905 TORRE 5 | 2026-05-04 | 5/11/2026 12:00:00 AM | 7 | 21 | 19.7 | 94 | PLACA | 20.3 | 3 | 93.81
B-19388 NATIVA | 191 | IND. PLACA 3000 PSI | PLACA P19 AP 1904-1905 TORRE 5 | 2026-05-04 | 5/11/2026 12:00:00 AM | 7 | 21 | 20.3 | 97 | PLACA | 20.3 | 3 | 96.667
B-19388 NATIVA | 191 | IND. PLACA 3000 PSI | PLACA PISO 24 APTOS 2402-2403 Y ESCALERA EJES (18-20) PISO 22 A 23 TORRE 4 | 2026-05-05 | 5/12/2026 12:00:00 AM | 7 | 21 | 17.6 | 84 | PLACA | 16.633 | 3 | 83.81
B-19388 NATIVA | 191 | IND. PLACA 3000 PSI | PLACA PISO 24 APTOS 2402-2403 Y ESCALERA EJES (18-20) PISO 22 A 23 TORRE 4 | 2026-05-05 | 5/12/2026 12:00:00 AM | 7 | 21 | 15.2 | 72 | PLACA | 16.633 | 3 | 72.381
B-19388 NATIVA | 191 | IND. PLACA 3000 PSI | PLACA PISO 24 APTOS 2402-2403 Y ESCALERA EJES (18-20) PISO 22 A 23 TORRE 4 | 2026-05-05 | 5/12/2026 12:00:00 AM | 7 | 21 | 17.1 | 82 | PLACA | 16.633 | 3 | 81.429
B-19388 NATIVA | 191 | IND. PLACA 3000 PSI | PLACA P19 1901-1912 +PASILLO Y ESCALERA PISO 18 EJE 2 T5 | 2026-05-05 | 5/12/2026 12:00:00 AM | 7 | 21 | 23.3 | 111 | PLACA | 22.067 | 3 | 110.952
B-19388 NATIVA | 191 | IND. PLACA 3000 PSI | PLACA P19 1901-1912 +PASILLO Y ESCALERA PISO 18 EJE 2 T5 | 2026-05-05 | 5/12/2026 12:00:00 AM | 7 | 21 | 21.1 | 100 | PLACA | 22.067 | 3 | 100.476
B-19388 NATIVA | 191 | IND. PLACA 3000 PSI | PLACA P19 1901-1912 +PASILLO Y ESCALERA PISO 18 EJE 2 T5 | 2026-05-05 | 5/12/2026 12:00:00 AM | 7 | 21 | 21.8 | 104 | PLACA | 22.067 | 3 | 103.81
B-19388 NATIVA | 191 | IND. PLACA 3000 PSI | PLACA PISO 24 APTOS 2406-2407 TORRE 4 | 2026-05-06 | 5/13/2026 12:00:00 AM | 7 | 21 | 33.5 | 160 | PLACA | 33.8 | 3 | 159.524
B-19388 NATIVA | 191 | IND. PLACA 3000 PSI | PLACA PISO 24 APTOS 2406-2407 TORRE 4 | 2026-05-06 | 5/13/2026 12:00:00 AM | 7 | 21 | 33.1 | 158 | PLACA | 33.8 | 3 | 157.619
B-19388 NATIVA | 191 | IND. PLACA 3000 PSI | PLACA PISO 24 APTOS 2406-2407 TORRE 4 | 2026-05-06 | 5/13/2026 12:00:00 AM | 7 | 21 | 34.8 | 166 | PLACA | 33.8 | 3 | 165.714
B-19388 NATIVA | 191 | IND. PLACA 3000 PSI | PLACA PISO 24 APTOS 2401-2412 TORRE 4 | 2026-05-07 | 5/14/2026 12:00:00 AM | 7 | 21 | 19.2 | 91 | PLACA | 20.2 | 3 | 91.429
B-19388 NATIVA | 191 | IND. PLACA 3000 PSI | PLACA PISO 24 APTOS 2401-2412 TORRE 4 | 2026-05-07 | 5/14/2026 12:00:00 AM | 7 | 21 | 21.6 | 103 | PLACA | 20.2 | 3 | 102.857
B-19388 NATIVA | 191 | IND. PLACA 3000 PSI | PLACA PISO 24 APTOS 2401-2412 TORRE 4 | 2026-05-07 | 5/14/2026 12:00:00 AM | 7 | 21 | 19.8 | 94 | PLACA | 20.2 | 3 | 94.286
B-19388 NATIVA | 191 | IND. PLACA 3000 PSI | PLACA P19 AP 1907-1906 TORRE 5 | 2026-05-07 | 5/14/2026 12:00:00 AM | 7 | 21 | 18.8 | 89 | PLACA | 19.6 | 3 | 89.524
B-19388 NATIVA | 191 | IND. PLACA 3000 PSI | PLACA P19 AP 1907-1906 TORRE 5 | 2026-05-07 | 5/14/2026 12:00:00 AM | 7 | 21 | 18.9 | 90 | PLACA | 19.6 | 3 | 90
B-19388 NATIVA | 191 | IND. PLACA 3000 PSI | PLACA P19 AP 1907-1906 TORRE 5 | 2026-05-07 | 5/14/2026 12:00:00 AM | 7 | 21 | 21.1 | 101 | PLACA | 19.6 | 3 | 100.476
B-19388 NATIVA | 191 | IND. PLACA 3000 PSI | PLACA PISO 24 APTOS 2408-2409 TORRE 4 | 2026-05-08 | 5/15/2026 12:00:00 AM | 7 | 21 | 17.4 | 83 | PLACA | 17.867 | 3 | 82.857
B-19388 NATIVA | 191 | IND. PLACA 3000 PSI | PLACA PISO 24 APTOS 2408-2409 TORRE 4 | 2026-05-08 | 5/15/2026 12:00:00 AM | 7 | 21 | 17.2 | 82 | PLACA | 17.867 | 3 | 81.905
B-19388 NATIVA | 191 | IND. PLACA 3000 PSI | PLACA PISO 24 APTOS 2408-2409 TORRE 4 | 2026-05-08 | 5/15/2026 12:00:00 AM | 7 | 21 | 19 | 90 | PLACA | 17.867 | 3 | 90.476
B-19388 NATIVA | 191 | IND. PLACA 3000 PSI | PLACA P19 AP 1911-1910 + PASILLO Y ESCALERA P18 EJE 23 TORRE 5 | 2026-05-08 | 5/15/2026 12:00:00 AM | 7 | 21 | 20.5 | 97 | PLACA | 21.333 | 3 | 97.619
B-19388 NATIVA | 191 | IND. PLACA 3000 PSI | PLACA P19 AP 1911-1910 + PASILLO Y ESCALERA P18 EJE 23 TORRE 5 | 2026-05-08 | 5/15/2026 12:00:00 AM | 7 | 21 | 21.6 | 103 | PLACA | 21.333 | 3 | 102.857
B-19388 NATIVA | 191 | IND. PLACA 3000 PSI | PLACA P19 AP 1911-1910 + PASILLO Y ESCALERA P18 EJE 23 TORRE 5 | 2026-05-08 | 5/15/2026 12:00:00 AM | 7 | 21 | 21.9 | 104 | PLACA | 21.333 | 3 | 104.286
B-19388 NATIVA | 191 | IND. PLACA 3000 PSI | PLACA P19 1908-1909 TORRE 5 | 2026-05-09 | 5/16/2026 12:00:00 AM | 7 | 21 | 23.3 | 111 | PLACA | 22.433 | 3 | 110.952
B-19388 NATIVA | 191 | IND. PLACA 3000 PSI | PLACA P19 1908-1909 TORRE 5 | 2026-05-09 | 5/16/2026 12:00:00 AM | 7 | 21 | 22.9 | 109 | PLACA | 22.433 | 3 | 109.048
B-19388 NATIVA | 191 | IND. PLACA 3000 PSI | PLACA P19 1908-1909 TORRE 5 | 2026-05-09 | 5/16/2026 12:00:00 AM | 7 | 21 | 21.1 | 100 | PLACA | 22.433 | 3 | 100.476
B-19388 NATIVA | 191 | IND. PLACA 3000 PSI | PLACA PISO 24 APTOS 2410-2411 Y ESCALERA EJES (2-4) PISO 23 A 24 TORRE 4 | 2026-05-09 | 5/16/2026 12:00:00 AM | 7 | 21 | 21.7 | 103 | PLACA | 20.233 | 3 | 103.333
B-19388 NATIVA | 191 | IND. PLACA 3000 PSI | PLACA PISO 24 APTOS 2410-2411 Y ESCALERA EJES (2-4) PISO 23 A 24 TORRE 4 | 2026-05-09 | 5/16/2026 12:00:00 AM | 7 | 21 | 19.2 | 92 | PLACA | 20.233 | 3 | 91.429
B-19388 NATIVA | 191 | IND. PLACA 3000 PSI | PLACA PISO 24 APTOS 2410-2411 Y ESCALERA EJES (2-4) PISO 23 A 24 TORRE 4 | 2026-05-09 | 5/16/2026 12:00:00 AM | 7 | 21 | 19.8 | 94 | PLACA | 20.233 | 3 | 94.286
B-19388 NATIVA | 191 | IND. PLACA 3000 PSI | PLACA PISO 25 APTOS 2506-2507 Y ESCALERA EJES (18-20) PISO 23 A 24 TORRE 4 | 2026-05-13 | 5/20/2026 12:00:00 AM | 7 | 21 | 22.7 | 108 | PLACA | 21.033 | 3 | 108.095
B-19388 NATIVA | 191 | IND. PLACA 3000 PSI | PLACA PISO 25 APTOS 2506-2507 Y ESCALERA EJES (18-20) PISO 23 A 24 TORRE 4 | 2026-05-13 | 5/20/2026 12:00:00 AM | 7 | 21 | 20.5 | 97 | PLACA | 21.033 | 3 | 97.619
B-19388 NATIVA | 191 | IND. PLACA 3000 PSI | PLACA PISO 25 APTOS 2506-2507 Y ESCALERA EJES (18-20) PISO 23 A 24 TORRE 4 | 2026-05-13 | 5/20/2026 12:00:00 AM | 7 | 21 | 19.9 | 95 | PLACA | 21.033 | 3 | 94.762
B-19388 NATIVA | 191 | IND. PLACA 3000 PSI | PLACA P20 2001-2012 +PASILLO TORRE 5 | 2026-05-13 | 5/20/2026 12:00:00 AM | 7 | 21 | 19 | 90 | PLACA | 20.1 | 3 | 90.476
B-19388 NATIVA | 191 | IND. PLACA 3000 PSI | PLACA P20 2001-2012 +PASILLO TORRE 5 | 2026-05-13 | 5/20/2026 12:00:00 AM | 7 | 21 | 20.5 | 98 | PLACA | 20.1 | 3 | 97.619
B-19388 NATIVA | 191 | IND. PLACA 3000 PSI | PLACA P20 2001-2012 +PASILLO TORRE 5 | 2026-05-13 | 5/20/2026 12:00:00 AM | 7 | 21 | 20.8 | 99 | PLACA | 20.1 | 3 | 99.048
B-19388 NATIVA | 191 | IND. PLACA 3000 PSI | PLACA P20 AP 2007-2006 TORRE5 | 2026-05-14 | 5/21/2026 12:00:00 AM | 7 | 21 | 20.9 | 99 | PLACA | 21.833 | 3 | 99.524
B-19388 NATIVA | 191 | IND. PLACA 3000 PSI | PLACA P20 AP 2007-2006 TORRE5 | 2026-05-14 | 5/21/2026 12:00:00 AM | 7 | 21 | 22 | 105 | PLACA | 21.833 | 3 | 104.762
B-19388 NATIVA | 191 | IND. PLACA 3000 PSI | PLACA P20 AP 2007-2006 TORRE5 | 2026-05-14 | 5/21/2026 12:00:00 AM | 7 | 21 | 22.6 | 108 | PLACA | 21.833 | 3 | 107.619
B-19388 NATIVA | 191 | IND. PLACA 3000 PSI | PLACA PISO 25 APTOS 2501-2512 TORRE 4 | 2026-05-14 | 5/21/2026 12:00:00 AM | 7 | 21 | 26.4 | 126 | PLACA | 24.7 | 3 | 125.714
B-19388 NATIVA | 191 | IND. PLACA 3000 PSI | PLACA PISO 25 APTOS 2501-2512 TORRE 4 | 2026-05-14 | 5/21/2026 12:00:00 AM | 7 | 21 | 24.4 | 116 | PLACA | 24.7 | 3 | 116.19
B-19388 NATIVA | 191 | IND. PLACA 3000 PSI | PLACA PISO 25 APTOS 2501-2512 TORRE 4 | 2026-05-14 | 5/21/2026 12:00:00 AM | 7 | 21 | 23.3 | 111 | PLACA | 24.7 | 3 | 110.952
B-19388 NATIVA | 191 | IND. PLACA 3000 PSI | PLACA P20 AP 2011-2010 + PASILLO TORRE 5 | 2026-05-15 | 5/22/2026 12:00:00 AM | 7 | 21 | 16.7 | 80 | PLACA | 17.1 | 3 | 79.524
B-19388 NATIVA | 191 | IND. PLACA 3000 PSI | PLACA P20 AP 2011-2010 + PASILLO TORRE 5 | 2026-05-15 | 5/22/2026 12:00:00 AM | 7 | 21 | 19.2 | 91 | PLACA | 17.1 | 3 | 91.429
B-19388 NATIVA | 191 | IND. PLACA 3000 PSI | PLACA P20 AP 2011-2010 + PASILLO TORRE 5 | 2026-05-15 | 5/22/2026 12:00:00 AM | 7 | 21 | 15.4 | 73 | PLACA | 17.1 | 3 | 73.333
B-19388 NATIVA | 191 | IND. PLACA 3000 PSI | PLACA PISO 25 APTOS 2508-2509 TORRE 4 | 2026-05-15 | 5/22/2026 12:00:00 AM | 7 | 21 | 19 | 90 | PLACA | 20.867 | 3 | 90.476
B-19388 NATIVA | 191 | IND. PLACA 3000 PSI | PLACA PISO 25 APTOS 2508-2509 TORRE 4 | 2026-05-15 | 5/22/2026 12:00:00 AM | 7 | 21 | 22.4 | 107 | PLACA | 20.867 | 3 | 106.667
B-19388 NATIVA | 191 | IND. PLACA 3000 PSI | PLACA PISO 25 APTOS 2508-2509 TORRE 4 | 2026-05-15 | 5/22/2026 12:00:00 AM | 7 | 21 | 21.2 | 101 | PLACA | 20.867 | 3 | 100.952
B-19388 NATIVA | 191 | IND. PLACA 3000 PSI | PLACA PISO 25 APTOS 2510-2511 Y ESCALERA EJES (2-4) PISO 24 A 25 TORRE 4 | 2026-05-16 | 5/23/2026 12:00:00 AM | 7 | 21 | 20.3 | 96 | PLACA | 20.433 | 3 | 96.667
B-19388 NATIVA | 191 | IND. PLACA 3000 PSI | PLACA PISO 25 APTOS 2510-2511 Y ESCALERA EJES (2-4) PISO 24 A 25 TORRE 4 | 2026-05-16 | 5/23/2026 12:00:00 AM | 7 | 21 | 20.6 | 98 | PLACA | 20.433 | 3 | 98.095
B-19388 NATIVA | 191 | IND. PLACA 3000 PSI | PLACA PISO 25 APTOS 2510-2511 Y ESCALERA EJES (2-4) PISO 24 A 25 TORRE 4 | 2026-05-16 | 5/23/2026 12:00:00 AM | 7 | 21 | 20.4 | 97 | PLACA | 20.433 | 3 | 97.143
B-19388 NATIVA | 191 | IND. PLACA 3000 PSI | PLACA P20 2008-2009 TORRE 5 | 2026-05-16 | 5/23/2026 12:00:00 AM | 7 | 21 | 19.3 | 92 | PLACA | 18.933 | 3 | 91.905
B-19388 NATIVA | 191 | IND. PLACA 3000 PSI | PLACA P20 2008-2009 TORRE 5 | 2026-05-16 | 5/23/2026 12:00:00 AM | 7 | 21 | 19.8 | 94 | PLACA | 18.933 | 3 | 94.286
B-19388 NATIVA | 191 | IND. PLACA 3000 PSI | PLACA P20 2008-2009 TORRE 5 | 2026-05-16 | 5/23/2026 12:00:00 AM | 7 | 21 | 17.7 | 84 | PLACA | 18.933 | 3 | 84.286
B-19388 NATIVA | 191 | IND. PLACA 3000 PSI | PLACA PISO 26 APTOS 2604-2605 TORRE 4 | 2026-05-19 | 5/26/2026 12:00:00 AM | 7 | 21 | 18.3 | 87 | PLACA | 18.333 | 3 | 87.143
B-19388 NATIVA | 191 | IND. PLACA 3000 PSI | PLACA PISO 26 APTOS 2604-2605 TORRE 4 | 2026-05-19 | 5/26/2026 12:00:00 AM | 7 | 21 | 20 | 95 | PLACA | 18.333 | 3 | 95.238
B-19388 NATIVA | 191 | IND. PLACA 3000 PSI | PLACA PISO 26 APTOS 2604-2605 TORRE 4 | 2026-05-19 | 5/26/2026 12:00:00 AM | 7 | 21 | 16.7 | 79 | PLACA | 18.333 | 3 | 79.524
B-19388 NATIVA | 191 | IND. PLACA 3000 PSI | PLACA P21 AP 2103 - 2102 + PASILLO + ESCALERA P19 EJE 23 | 2026-05-19 | 5/26/2026 12:00:00 AM | 7 | 21 | 20.1 | 96 | PLACA | 18.567 | 3 | 95.714
B-19388 NATIVA | 191 | IND. PLACA 3000 PSI | PLACA P21 AP 2103 - 2102 + PASILLO + ESCALERA P19 EJE 23 | 2026-05-19 | 5/26/2026 12:00:00 AM | 7 | 21 | 20.9 | 100 | PLACA | 18.567 | 3 | 99.524
B-19388 NATIVA | 191 | IND. PLACA 3000 PSI | PLACA P21 AP 2103 - 2102 + PASILLO + ESCALERA P19 EJE 23 | 2026-05-19 | 5/26/2026 12:00:00 AM | 7 | 21 | 14.7 | 70 | PLACA | 18.567 | 3 | 70
B-19388 NATIVA | 191 | IND. PLACA 3000 PSI | PLACA PISO 26 APTOS 2602-2603 TORRE 4 | 2026-05-20 | 5/27/2026 12:00:00 AM | 7 | 21 | 19 | 90 | PLACA | 19.833 | 3 | 90.476
B-19388 NATIVA | 191 | IND. PLACA 3000 PSI | PLACA PISO 26 APTOS 2602-2603 TORRE 4 | 2026-05-20 | 5/27/2026 12:00:00 AM | 7 | 21 | 20.6 | 98 | PLACA | 19.833 | 3 | 98.095
B-19388 NATIVA | 191 | IND. PLACA 3000 PSI | PLACA PISO 26 APTOS 2602-2603 TORRE 4 | 2026-05-20 | 5/27/2026 12:00:00 AM | 7 | 21 | 19.9 | 95 | PLACA | 19.833 | 3 | 94.762
B-19388 NATIVA | 191 | IND. PLACA 3000 PSI | PLACA P21 AP 2104-2105 TORRE 5 | 2026-05-20 | 5/27/2026 12:00:00 AM | 7 | 21 | 19.2 | 91 | PLACA | 20.233 | 3 | 91.429
B-19388 NATIVA | 191 | IND. PLACA 3000 PSI | PLACA P21 AP 2104-2105 TORRE 5 | 2026-05-20 | 5/27/2026 12:00:00 AM | 7 | 21 | 20.3 | 96 | PLACA | 20.233 | 3 | 96.667
B-19388 NATIVA | 191 | IND. PLACA 3000 PSI | PLACA P21 AP 2104-2105 TORRE 5 | 2026-05-20 | 5/27/2026 12:00:00 AM | 7 | 21 | 21.2 | 101 | PLACA | 20.233 | 3 | 100.952
B-19388 NATIVA | 191 | IND. PLACA 3000 PSI | PLACA PISO 26 APTOS 2606-2607 Y ESCALERA EJES (18-20) PISO 24 A 25 TORRE 4 | 2026-05-21 | 5/28/2026 12:00:00 AM | 7 | 21 | 19.2 | 91 | PLACA | 18.3 | 3 | 91.429
B-19388 NATIVA | 191 | IND. PLACA 3000 PSI | PLACA PISO 26 APTOS 2606-2607 Y ESCALERA EJES (18-20) PISO 24 A 25 TORRE 4 | 2026-05-21 | 5/28/2026 12:00:00 AM | 7 | 21 | 17.8 | 84 | PLACA | 18.3 | 3 | 84.762
B-19388 NATIVA | 191 | IND. PLACA 3000 PSI | PLACA PISO 26 APTOS 2606-2607 Y ESCALERA EJES (18-20) PISO 24 A 25 TORRE 4 | 2026-05-21 | 5/28/2026 12:00:00 AM | 7 | 21 | 17.9 | 85 | PLACA | 18.3 | 3 | 85.238
B-19388 NATIVA | 191 | IND. PLACA 3000 PSI | PLACA P21 2101-2112 +PASILLO + ESCALERA P20 EJE 2 | 2026-05-21 | 5/28/2026 12:00:00 AM | 7 | 21 | 18.6 | 88 | PLACA | 17.7 | 3 | 88.571
B-19388 NATIVA | 191 | IND. PLACA 3000 PSI | PLACA P21 2101-2112 +PASILLO + ESCALERA P20 EJE 2 | 2026-05-21 | 5/28/2026 12:00:00 AM | 7 | 21 | 17.9 | 85 | PLACA | 17.7 | 3 | 85.238
B-19388 NATIVA | 191 | IND. PLACA 3000 PSI | PLACA P21 2101-2112 +PASILLO + ESCALERA P20 EJE 2 | 2026-05-21 | 5/28/2026 12:00:00 AM | 7 | 21 | 16.6 | 79 | PLACA | 17.7 | 3 | 79.048
B-19388 NATIVA | 191 | IND. PLACA 3000 PSI | PLACA P21 AP 2111-2110 + PASILLO TORRE 5 | 2026-05-23 | 5/30/2026 12:00:00 AM | 7 | 21 | 17 | 81 | PLACA | 16.333 | 3 | 80.952
B-19388 NATIVA | 191 | IND. PLACA 3000 PSI | PLACA P21 AP 2111-2110 + PASILLO TORRE 5 | 2026-05-23 | 5/30/2026 12:00:00 AM | 7 | 21 | 15.6 | 74 | PLACA | 16.333 | 3 | 74.286
B-19388 NATIVA | 191 | IND. PLACA 3000 PSI | PLACA P21 AP 2111-2110 + PASILLO TORRE 5 | 2026-05-23 | 5/30/2026 12:00:00 AM | 7 | 21 | 16.4 | 78 | PLACA | 16.333 | 3 | 78.095
B-19388 NATIVA | 191 | IND. PLACA 3000 PSI | PLACA PISO 26 APTOS 2608-2609 TORRE 4 | 2026-05-23 | 5/30/2026 12:00:00 AM | 7 | 21 | 19.1 | 91 | PLACA | 17.433 | 3 | 90.952
B-19388 NATIVA | 191 | IND. PLACA 3000 PSI | PLACA PISO 26 APTOS 2608-2609 TORRE 4 | 2026-05-23 | 5/30/2026 12:00:00 AM | 7 | 21 | 15.8 | 75 | PLACA | 17.433 | 3 | 75.238
B-19388 NATIVA | 191 | IND. PLACA 3000 PSI | PLACA PISO 26 APTOS 2608-2609 TORRE 4 | 2026-05-23 | 5/30/2026 12:00:00 AM | 7 | 21 | 17.4 | 83 | PLACA | 17.433 | 3 | 82.857
B-19388 NATIVA | 191 | IND. PLACA 3000 PSI | PLACA PISO 26 APTOS 2610-2611 Y ESCALERA EJES (2-4) PISO 25 A 26 TORRE 4 | 2026-05-25 | 6/1/2026 12:00:00 AM | 7 | 21 | 19.2 | 91 | PLACA | 18.9 | 3 | 91.429
B-19388 NATIVA | 191 | IND. PLACA 3000 PSI | PLACA PISO 26 APTOS 2610-2611 Y ESCALERA EJES (2-4) PISO 25 A 26 TORRE 4 | 2026-05-25 | 6/1/2026 12:00:00 AM | 7 | 21 | 19.8 | 94 | PLACA | 18.9 | 3 | 94.286
B-19388 NATIVA | 191 | IND. PLACA 3000 PSI | PLACA PISO 26 APTOS 2610-2611 Y ESCALERA EJES (2-4) PISO 25 A 26 TORRE 4 | 2026-05-25 | 6/1/2026 12:00:00 AM | 7 | 21 | 17.7 | 84 | PLACA | 18.9 | 3 | 84.286
B-19388 NATIVA | 191 | IND. PLACA 3000 PSI | PLACA P21 2108-2109 TORRE 5 | 2026-05-25 | 6/1/2026 12:00:00 AM | 7 | 21 | 19.2 | 91 | PLACA | 19.133 | 3 | 91.429
B-19388 NATIVA | 191 | IND. PLACA 3000 PSI | PLACA P21 2108-2109 TORRE 5 | 2026-05-25 | 6/1/2026 12:00:00 AM | 7 | 21 | 17.6 | 84 | PLACA | 19.133 | 3 | 83.81
B-19388 NATIVA | 191 | IND. PLACA 3000 PSI | PLACA P21 2108-2109 TORRE 5 | 2026-05-25 | 6/1/2026 12:00:00 AM | 7 | 21 | 20.6 | 98 | PLACA | 19.133 | 3 | 98.095
B-19388 NATIVA | 191 | IND. PLACA 3000 PSI | PLACA PISO 27 APTOS 2704-2705 TORRE 4 | 2026-05-26 | 6/2/2026 12:00:00 AM | 7 | 21 | 17.5 | 83 | PLACA | 16.8 | 3 | 83.333
B-19388 NATIVA | 191 | IND. PLACA 3000 PSI | PLACA PISO 27 APTOS 2704-2705 TORRE 4 | 2026-05-26 | 6/2/2026 12:00:00 AM | 7 | 21 | 15.9 | 76 | PLACA | 16.8 | 3 | 75.714
B-19388 NATIVA | 191 | IND. PLACA 3000 PSI | PLACA PISO 27 APTOS 2704-2705 TORRE 4 | 2026-05-26 | 6/2/2026 12:00:00 AM | 7 | 21 | 17 | 81 | PLACA | 16.8 | 3 | 80.952
B-19388 NATIVA | 191 | IND. PLACA 3000 PSI | PLACA P22 AP 2203 - 2202 + PASILLO + ESCALERA P20 EJE 23 | 2026-05-26 | 6/2/2026 12:00:00 AM | 7 | 21 | 18.8 | 90 | PLACA | 19.5 | 3 | 89.524
B-19388 NATIVA | 191 | IND. PLACA 3000 PSI | PLACA P22 AP 2203 - 2202 + PASILLO + ESCALERA P20 EJE 23 | 2026-05-26 | 6/2/2026 12:00:00 AM | 7 | 21 | 20.3 | 97 | PLACA | 19.5 | 3 | 96.667
B-19388 NATIVA | 191 | IND. PLACA 3000 PSI | PLACA P22 AP 2203 - 2202 + PASILLO + ESCALERA P20 EJE 23 | 2026-05-26 | 6/2/2026 12:00:00 AM | 7 | 21 | 19.4 | 93 | PLACA | 19.5 | 3 | 92.381
B-19388 NATIVA | 191 | IND. PLACA 3000 PSI | PLACA P22 AP 2204-2205 TORRE 5 | 2026-05-27 | 6/3/2026 12:00:00 AM | 7 | 21 | 17.9 | 85 | PLACA | 18.433 | 3 | 85.238
B-19388 NATIVA | 191 | IND. PLACA 3000 PSI | PLACA P22 AP 2204-2205 TORRE 5 | 2026-05-27 | 6/3/2026 12:00:00 AM | 7 | 21 | 19 | 90 | PLACA | 18.433 | 3 | 90.476
B-19388 NATIVA | 191 | IND. PLACA 3000 PSI | PLACA P22 AP 2204-2205 TORRE 5 | 2026-05-27 | 6/3/2026 12:00:00 AM | 7 | 21 | 18.4 | 88 | PLACA | 18.433 | 3 | 87.619
B-19388 NATIVA | 191 | IND. PLACA 3000 PSI | PLACA PISO 27 APTOS 2702-2703 TORRE 4 | 2026-05-27 | 6/3/2026 12:00:00 AM | 7 | 21 | 17.8 | 85 | PLACA | 19 | 3 | 84.762
B-19388 NATIVA | 191 | IND. PLACA 3000 PSI | PLACA PISO 27 APTOS 2702-2703 TORRE 4 | 2026-05-27 | 6/3/2026 12:00:00 AM | 7 | 21 | 19.5 | 93 | PLACA | 19 | 3 | 92.857
B-19388 NATIVA | 191 | IND. PLACA 3000 PSI | PLACA PISO 27 APTOS 2702-2703 TORRE 4 | 2026-05-27 | 6/3/2026 12:00:00 AM | 7 | 21 | 19.7 | 94 | PLACA | 19 | 3 | 93.81
B-19388 NATIVA | 191 | IND. PLACA 3000 PSI | PLACA PISO 27 APTOS 2706-2707 Y ESCALERA EJES (18-20) PISO 25 A 26 TORRE 4 | 2026-05-28 | 6/4/2026 12:00:00 AM | 7 | 21 | 22.4 | 107 | PLACA | 22.267 | 3 | 106.667
B-19388 NATIVA | 191 | IND. PLACA 3000 PSI | PLACA PISO 27 APTOS 2706-2707 Y ESCALERA EJES (18-20) PISO 25 A 26 TORRE 4 | 2026-05-28 | 6/4/2026 12:00:00 AM | 7 | 21 | 21.9 | 104 | PLACA | 22.267 | 3 | 104.286
B-19388 NATIVA | 191 | IND. PLACA 3000 PSI | PLACA PISO 27 APTOS 2706-2707 Y ESCALERA EJES (18-20) PISO 25 A 26 TORRE 4 | 2026-05-28 | 6/4/2026 12:00:00 AM | 7 | 21 | 22.5 | 107 | PLACA | 22.267 | 3 | 107.143
B-19388 NATIVA | 191 | IND. PLACA 3000 PSI | PLACA P21 2201-2212 +PASILLO TORRE 5 | 2026-05-28 | 6/4/2026 12:00:00 AM | 7 | 21 | 19.3 | 92 | PLACA | 18.667 | 3 | 91.905
B-19388 NATIVA | 191 | IND. PLACA 3000 PSI | PLACA P21 2201-2212 +PASILLO TORRE 5 | 2026-05-28 | 6/4/2026 12:00:00 AM | 7 | 21 | 17.8 | 85 | PLACA | 18.667 | 3 | 84.762
B-19388 NATIVA | 191 | IND. PLACA 3000 PSI | PLACA P21 2201-2212 +PASILLO TORRE 5 | 2026-05-28 | 6/4/2026 12:00:00 AM | 7 | 21 | 18.9 | 90 | PLACA | 18.667 | 3 | 90
B-19388 NATIVA | 191 | IND. PLACA 3000 PSI | PLACA P22 AP 2211-2210 + PASILLO TORRE 5 | 2026-05-30 | 6/6/2026 12:00:00 AM | 7 | 21 | 15.3 | 73 | PLACA | 17.667 | 3 | 72.857
B-19388 NATIVA | 191 | IND. PLACA 3000 PSI | PLACA P22 AP 2211-2210 + PASILLO TORRE 5 | 2026-05-30 | 6/6/2026 12:00:00 AM | 7 | 21 | 17.8 | 85 | PLACA | 17.667 | 3 | 84.762
B-19388 NATIVA | 191 | IND. PLACA 3000 PSI | PLACA P22 AP 2211-2210 + PASILLO TORRE 5 | 2026-05-30 | 6/6/2026 12:00:00 AM | 7 | 21 | 19.9 | 95 | PLACA | 17.667 | 3 | 94.762
B-19388 NATIVA | 191 | IND. PLACA 3000 PSI | PLACA PISO 27 APTOS 2701-2712 TORRE 4 | 2026-05-29 | 6/5/2026 12:00:00 AM | 7 | 21 | 20.4 | 97 | PLACA | 18.967 | 3 | 97.143
B-19388 NATIVA | 191 | IND. PLACA 3000 PSI | PLACA PISO 27 APTOS 2701-2712 TORRE 4 | 2026-05-29 | 6/5/2026 12:00:00 AM | 7 | 21 | 18.9 | 90 | PLACA | 18.967 | 3 | 90
B-19388 NATIVA | 191 | IND. PLACA 3000 PSI | PLACA PISO 27 APTOS 2701-2712 TORRE 4 | 2026-05-29 | 6/5/2026 12:00:00 AM | 7 | 21 | 17.6 | 84 | PLACA | 18.967 | 3 | 83.81
B-19388 NATIVA | 191 | IND. PLACA 3000 PSI | PLACA PISO 27 APTOS 2708-2709 TORRE 4 | 2026-05-30 | 6/6/2026 12:00:00 AM | 7 | 21 | 15.6 | 74 | PLACA | 14.067 | 3 | 74.286
B-19388 NATIVA | 191 | IND. PLACA 3000 PSI | PLACA PISO 27 APTOS 2708-2709 TORRE 4 | 2026-05-30 | 6/6/2026 12:00:00 AM | 7 | 21 | 13.2 | 63 | PLACA | 14.067 | 3 | 62.857
B-19388 NATIVA | 191 | IND. PLACA 3000 PSI | PLACA PISO 27 APTOS 2708-2709 TORRE 4 | 2026-05-30 | 6/6/2026 12:00:00 AM | 7 | 21 | 13.4 | 64 | PLACA | 14.067 | 3 | 63.81
B-19388 NATIVA | 191 | IND. PLACA 3000 PSI | PLACA P22 AP 2207-2206 TORRE 5 | 2026-05-29 | 6/5/2026 12:00:00 AM | 7 | 21 | 17.9 | 85 | PLACA | 19.9 | 3 | 85.238
B-19388 NATIVA | 191 | IND. PLACA 3000 PSI | PLACA P22 AP 2207-2206 TORRE 5 | 2026-05-29 | 6/5/2026 12:00:00 AM | 7 | 21 | 22.2 | 106 | PLACA | 19.9 | 3 | 105.714
B-19388 NATIVA | 191 | IND. PLACA 3000 PSI | PLACA P22 AP 2207-2206 TORRE 5 | 2026-05-29 | 6/5/2026 12:00:00 AM | 7 | 21 | 19.6 | 93 | PLACA | 19.9 | 3 | 93.333
B-19388 NATIVA | 191 | IND. PLACA 3000 PSI | PLACA P22 2208-2209 TORRE 5 | 2026-06-01 | 6/8/2026 12:00:00 AM | 7 | 21 | 17.9 | 85 | PLACA | 18.067 | 3 | 85.238
B-19388 NATIVA | 191 | IND. PLACA 3000 PSI | PLACA P22 2208-2209 TORRE 5 | 2026-06-01 | 6/8/2026 12:00:00 AM | 7 | 21 | 18.9 | 90 | PLACA | 18.067 | 3 | 90
B-19388 NATIVA | 191 | IND. PLACA 3000 PSI | PLACA P22 2208-2209 TORRE 5 | 2026-06-01 | 6/8/2026 12:00:00 AM | 7 | 21 | 17.4 | 83 | PLACA | 18.067 | 3 | 82.857
B-19388 NATIVA | 191 | IND. PLACA 3000 PSI | PLACA PISO 27 APTOS 2710-2711 Y ESCALERA EJES (2-4) PISO 26 A 27 TORRE 4 | 2026-06-01 | 6/8/2026 12:00:00 AM | 7 | 21 | 17.1 | 82 | PLACA | 18.5 | 3 | 81.429
B-19388 NATIVA | 191 | IND. PLACA 3000 PSI | PLACA PISO 27 APTOS 2710-2711 Y ESCALERA EJES (2-4) PISO 26 A 27 TORRE 4 | 2026-06-01 | 6/8/2026 12:00:00 AM | 7 | 21 | 20.6 | 98 | PLACA | 18.5 | 3 | 98.095
B-19388 NATIVA | 191 | IND. PLACA 3000 PSI | PLACA PISO 27 APTOS 2710-2711 Y ESCALERA EJES (2-4) PISO 26 A 27 TORRE 4 | 2026-06-01 | 6/8/2026 12:00:00 AM | 7 | 21 | 17.8 | 84 | PLACA | 18.5 | 3 | 84.762
B-19388 NATIVA | 191 | IND. PLACA 3000 PSI | PLACA PISO 28 APTOS 2804-2805 TORRE 4 | 2026-06-02 | 6/9/2026 12:00:00 AM | 7 | 21 | 24.8 | 118 | PLACA | 22.467 | 3 | 118.095
B-19388 NATIVA | 191 | IND. PLACA 3000 PSI | PLACA PISO 28 APTOS 2804-2805 TORRE 4 | 2026-06-02 | 6/9/2026 12:00:00 AM | 7 | 21 | 19.9 | 95 | PLACA | 22.467 | 3 | 94.762
B-19388 NATIVA | 191 | IND. PLACA 3000 PSI | PLACA PISO 28 APTOS 2804-2805 TORRE 4 | 2026-06-02 | 6/9/2026 12:00:00 AM | 7 | 21 | 22.7 | 108 | PLACA | 22.467 | 3 | 108.095
B-19388 NATIVA | 191 | IND. PLACA 3000 PSI | PLACA P23 AP 2303 - 2302 + PASILLO Y ESCALERA P21 EJE 23 | 2026-06-02 | 6/9/2026 12:00:00 AM | 7 | 21 | 20.5 | 98 | PLACA | 19.533 | 3 | 97.619
B-19388 NATIVA | 191 | IND. PLACA 3000 PSI | PLACA P23 AP 2303 - 2302 + PASILLO Y ESCALERA P21 EJE 23 | 2026-06-02 | 6/9/2026 12:00:00 AM | 7 | 21 | 15.3 | 73 | PLACA | 19.533 | 3 | 72.857
B-19388 NATIVA | 191 | IND. PLACA 3000 PSI | PLACA P23 AP 2303 - 2302 + PASILLO Y ESCALERA P21 EJE 23 | 2026-06-02 | 6/9/2026 12:00:00 AM | 7 | 21 | 22.8 | 108 | PLACA | 19.533 | 3 | 108.571
B-19388 NATIVA | 191 | IND. PLACA 3000 PSI | PLACA P23 AP 2304-2305 TORRE 5 | 2026-06-03 | 6/10/2026 12:00:00 AM | 7 | 21 | 18.3 | 87 | PLACA | 17 | 3 | 87.143
B-19388 NATIVA | 191 | IND. PLACA 3000 PSI | PLACA P23 AP 2304-2305 TORRE 5 | 2026-06-03 | 6/10/2026 12:00:00 AM | 7 | 21 | 17.4 | 83 | PLACA | 17 | 3 | 82.857
B-19388 NATIVA | 191 | IND. PLACA 3000 PSI | PLACA P23 AP 2304-2305 TORRE 5 | 2026-06-03 | 6/10/2026 12:00:00 AM | 7 | 21 | 15.3 | 73 | PLACA | 17 | 3 | 72.857
B-19388 NATIVA | 191 | IND. PLACA 3000 PSI | PLACA PISO 28 APTOS 2802-2803 TORRE 4 | 2026-06-03 | 6/10/2026 12:00:00 AM | 7 | 21 | 18.7 | 89 | PLACA | 17.133 | 3 | 89.048
B-19388 NATIVA | 191 | IND. PLACA 3000 PSI | PLACA PISO 28 APTOS 2802-2803 TORRE 4 | 2026-06-03 | 6/10/2026 12:00:00 AM | 7 | 21 | 14.2 | 68 | PLACA | 17.133 | 3 | 67.619
B-19388 NATIVA | 191 | IND. PLACA 3000 PSI | PLACA PISO 28 APTOS 2802-2803 TORRE 4 | 2026-06-03 | 6/10/2026 12:00:00 AM | 7 | 21 | 18.5 | 88 | PLACA | 17.133 | 3 | 88.095
B-19388 NATIVA | 191 | IND. PLACA 3000 PSI | PLACA P23 AP 2311-2310 + PASILLO TORRE 5 | 2026-06-06 | 6/13/2026 12:00:00 AM | 7 | 21 | 16.2 | 77 | PLACA | 15.967 | 3 | 77.143
B-19388 NATIVA | 191 | IND. PLACA 3000 PSI | PLACA P23 AP 2311-2310 + PASILLO TORRE 5 | 2026-06-06 | 6/13/2026 12:00:00 AM | 7 | 21 | 15.6 | 74 | PLACA | 15.967 | 3 | 74.286
B-19388 NATIVA | 191 | IND. PLACA 3000 PSI | PLACA P23 AP 2311-2310 + PASILLO TORRE 5 | 2026-06-06 | 6/13/2026 12:00:00 AM | 7 | 21 | 16.1 | 77 | PLACA | 15.967 | 3 | 76.667
B-19388 NATIVA | 191 | IND. PLACA 3000 PSI | PLACA P23 2308-2309 TORRE 5 | 2026-06-09 | 6/16/2026 12:00:00 AM | 7 | 21 | 18.3 | 87 | PLACA | 17.967 | 3 | 87.143
B-19388 NATIVA | 191 | IND. PLACA 3000 PSI | PLACA P23 2308-2309 TORRE 5 | 2026-06-09 | 6/16/2026 12:00:00 AM | 7 | 21 | 17.4 | 83 | PLACA | 17.967 | 3 | 82.857
B-19388 NATIVA | 191 | IND. PLACA 3000 PSI | PLACA P23 2308-2309 TORRE 5 | 2026-06-09 | 6/16/2026 12:00:00 AM | 7 | 21 | 18.2 | 86 | PLACA | 17.967 | 3 | 86.667
B-19388 NATIVA | 191 | IND. PLACA 3000 PSI | PLACA PISO 28 APTOS 2808-2809 TORRE 4 | 2026-06-09 | 6/16/2026 12:00:00 AM | 7 | 21 | 21.1 | 100 | PLACA | 21.5 | 3 | 100.476
B-19388 NATIVA | 191 | IND. PLACA 3000 PSI | PLACA PISO 28 APTOS 2808-2809 TORRE 4 | 2026-06-09 | 6/16/2026 12:00:00 AM | 7 | 21 | 21 | 100 | PLACA | 21.5 | 3 | 100
B-19388 NATIVA | 191 | IND. PLACA 3000 PSI | PLACA PISO 28 APTOS 2808-2809 TORRE 4 | 2026-06-09 | 6/16/2026 12:00:00 AM | 7 | 21 | 22.4 | 107 | PLACA | 21.5 | 3 | 106.667
B-19388 NATIVA | 191 | IND. PLACA 3000 GC | PLACA PISO 2 SALA DE REUNIONES Y DEPOSITOS TORRE 4 | 2025-10-06 | 10/10/2025 12:00:00 AM | 4 | 21 | 15.4 | 73 | PLACA | 13.4 | 3 | 73.333
B-19388 NATIVA | 191 | IND. PLACA 3000 GC | PLACA PISO 2 SALA DE REUNIONES Y DEPOSITOS TORRE 4 | 2025-10-06 | 10/10/2025 12:00:00 AM | 4 | 21 | 16.9 | 80 | PLACA | 13.4 | 3 | 80.476
B-19388 NATIVA | 191 | IND. PLACA 3000 GC | PLACA PISO 2 SALA DE REUNIONES Y DEPOSITOS TORRE 4 | 2025-10-06 | 10/10/2025 12:00:00 AM | 4 | 21 | 7.9 | 38 | PLACA | 13.4 | 3 | 37.619
B-19388 NATIVA | 191 | IND. PLACA 3000 PSI | PLACA PISO 4 APTOS 401-412 Y ESCALERA EJES (2-4) PISO 3 A 4 TORRE 4 | 2025-10-28 | 11/1/2025 12:00:00 AM | 4 | 21 | 20.1 | 96 | PLACA | 20.733 | 3 | 95.714
B-19388 NATIVA | 191 | IND. PLACA 3000 PSI | PLACA PISO 4 APTOS 401-412 Y ESCALERA EJES (2-4) PISO 3 A 4 TORRE 4 | 2025-10-28 | 11/1/2025 12:00:00 AM | 4 | 21 | 21.3 | 102 | PLACA | 20.733 | 3 | 101.429
B-19388 NATIVA | 191 | IND. PLACA 3000 PSI | PLACA PISO 4 APTOS 401-412 Y ESCALERA EJES (2-4) PISO 3 A 4 TORRE 4 | 2025-10-28 | 11/1/2025 12:00:00 AM | 4 | 21 | 20.8 | 99 | PLACA | 20.733 | 3 | 99.048
B-19388 NATIVA | 191 | IND. PLACA 3000 PSI | PLACA PISO 6 APTOS 608-609 TORRE 4 | 2025-11-15 | 11/19/2025 12:00:00 AM | 4 | 21 | 18.1 | 86 | PLACA | 15.767 | 3 | 86.19
B-19388 NATIVA | 191 | IND. PLACA 3000 PSI | PLACA PISO 6 APTOS 608-609 TORRE 4 | 2025-11-15 | 11/19/2025 12:00:00 AM | 4 | 21 | 14.5 | 69 | PLACA | 15.767 | 3 | 69.048
B-19388 NATIVA | 191 | IND. PLACA 3000 PSI | PLACA PISO 6 APTOS 608-609 TORRE 4 | 2025-11-15 | 11/19/2025 12:00:00 AM | 4 | 21 | 14.7 | 70 | PLACA | 15.767 | 3 | 70
B-19388 NATIVA | 191 | IND. PLACA 3000 PSI | PLACA P5 AP 508-509 TORRE 5 | 2025-12-15 | 12/19/2025 12:00:00 AM | 4 | 21 | 19.6 | 93 | PLACA | 17.167 | 3 | 93.333
B-19388 NATIVA | 191 | IND. PLACA 3000 PSI | PLACA P5 AP 508-509 TORRE 5 | 2025-12-15 | 12/19/2025 12:00:00 AM | 4 | 21 | 17.3 | 82 | PLACA | 17.167 | 3 | 82.381
B-19388 NATIVA | 191 | IND. PLACA 3000 PSI | PLACA P5 AP 508-509 TORRE 5 | 2025-12-15 | 12/19/2025 12:00:00 AM | 4 | 21 | 14.6 | 69 | PLACA | 17.167 | 3 | 69.524
B-19388 NATIVA | 191 | EVOLUTION 5000 PSI | MUROS PISO 1 APTOS 104-105 TORRE 4 | 2025-09-17 | 9/20/2025 12:00:00 AM | 3 | 35 | 34.6 | 99 | MURO | 33.867 | 3 | 98.857
B-19388 NATIVA | 191 | EVOLUTION 5000 PSI | MUROS PISO 1 APTOS 104-105 TORRE 4 | 2025-09-17 | 9/20/2025 12:00:00 AM | 3 | 35 | 32.8 | 94 | MURO | 33.867 | 3 | 93.714
B-19388 NATIVA | 191 | EVOLUTION 5000 PSI | MUROS PISO 1 APTOS 104-105 TORRE 4 | 2025-09-17 | 9/20/2025 12:00:00 AM | 3 | 35 | 34.2 | 98 | MURO | 33.867 | 3 | 97.714
B-19388 NATIVA | 191 | IND. PLACA 3000 GC | PLACA PISO 2 ZONA DE LAVADO Y DEPOSITOS TORRE 4 | 2025-09-19 | 9/22/2025 12:00:00 AM | 3 | 21 | 15.2 | 72 | PLACA | 15.467 | 3 | 72.381
B-19388 NATIVA | 191 | IND. PLACA 3000 GC | PLACA PISO 2 ZONA DE LAVADO Y DEPOSITOS TORRE 4 | 2025-09-19 | 9/22/2025 12:00:00 AM | 3 | 21 | 15.4 | 73 | PLACA | 15.467 | 3 | 73.333
B-19388 NATIVA | 191 | IND. PLACA 3000 GC | PLACA PISO 2 ZONA DE LAVADO Y DEPOSITOS TORRE 4 | 2025-09-19 | 9/22/2025 12:00:00 AM | 3 | 21 | 15.8 | 75 | PLACA | 15.467 | 3 | 75.238
B-19388 NATIVA | 191 | IND. PLACA 3000 GC | PLACA PISO 2 APTOS 206-207 TORRE 4 | 2025-09-26 | 9/29/2025 12:00:00 AM | 3 | 21 | 15.4 | 73 | PLACA | 13.3 | 3 | 73.333
B-19388 NATIVA | 191 | IND. PLACA 3000 GC | PLACA PISO 2 APTOS 206-207 TORRE 4 | 2025-09-26 | 9/29/2025 12:00:00 AM | 3 | 21 | 8.6 | 41 | PLACA | 13.3 | 3 | 40.952
B-19388 NATIVA | 191 | IND. PLACA 3000 GC | PLACA PISO 2 APTOS 206-207 TORRE 4 | 2025-09-26 | 9/29/2025 12:00:00 AM | 3 | 21 | 15.9 | 76 | PLACA | 13.3 | 3 | 75.714
B-19388 NATIVA | 191 | IND. PLACA 3000 PSI | PLACA PISO 3 APTOS 302-303 TORRE 4 | 2025-10-14 | 10/17/2025 12:00:00 AM | 3 | 21 | 8.3 | 39 | PLACA | 8.367 | 3 | 39.524
B-19388 NATIVA | 191 | IND. PLACA 3000 PSI | PLACA PISO 3 APTOS 302-303 TORRE 4 | 2025-10-14 | 10/17/2025 12:00:00 AM | 3 | 21 | 7.5 | 36 | PLACA | 8.367 | 3 | 35.714
B-19388 NATIVA | 191 | IND. PLACA 3000 PSI | PLACA PISO 3 APTOS 302-303 TORRE 4 | 2025-10-14 | 10/17/2025 12:00:00 AM | 3 | 21 | 9.3 | 44 | PLACA | 8.367 | 3 | 44.286
B-19388 NATIVA | 191 | IND. PLACA 3000 PSI | PLACA PISO 3 APTOS 306-307 TORRE 4 | 2025-10-20 | 10/23/2025 12:00:00 AM | 3 | 21 | 12.1 | 57 | PLACA | 12.3 | 3 | 57.619
B-19388 NATIVA | 191 | IND. PLACA 3000 PSI | PLACA PISO 3 APTOS 306-307 TORRE 4 | 2025-10-20 | 10/23/2025 12:00:00 AM | 3 | 21 | 12.2 | 58 | PLACA | 12.3 | 3 | 58.095
B-19388 NATIVA | 191 | IND. PLACA 3000 PSI | PLACA PISO 3 APTOS 306-307 TORRE 4 | 2025-10-20 | 10/23/2025 12:00:00 AM | 3 | 21 | 12.6 | 60 | PLACA | 12.3 | 3 | 60
B-19388 NATIVA | 191 | IND. PLACA 3000 PSI | PLACA PISO 2 EJE 1-9 DEL F-J ZONA DE DEPOSITOS T5 | 2025-10-25 | 10/28/2025 12:00:00 AM | 3 | 21 | 14.7 | 70 | PLACA | 14.9 | 3 | 70
B-19388 NATIVA | 191 | IND. PLACA 3000 PSI | PLACA PISO 2 EJE 1-9 DEL F-J ZONA DE DEPOSITOS T5 | 2025-10-25 | 10/28/2025 12:00:00 AM | 3 | 21 | 16.4 | 78 | PLACA | 14.9 | 3 | 78.095
B-19388 NATIVA | 191 | IND. PLACA 3000 PSI | PLACA PISO 2 EJE 1-9 DEL F-J ZONA DE DEPOSITOS T5 | 2025-10-25 | 10/28/2025 12:00:00 AM | 3 | 21 | 13.6 | 65 | PLACA | 14.9 | 3 | 64.762
B-19388 NATIVA | 191 | IND. PLACA 3000 PSI | PLACA PISO 4 APTOS 402 - 403 | 2025-10-25 | 10/28/2025 12:00:00 AM | 3 | 21 | 12 | 57 | PLACA | 12.033 | 3 | 57.143
B-19388 NATIVA | 191 | IND. PLACA 3000 PSI | PLACA PISO 4 APTOS 402 - 403 | 2025-10-25 | 10/28/2025 12:00:00 AM | 3 | 21 | 11.7 | 56 | PLACA | 12.033 | 3 | 55.714
B-19388 NATIVA | 191 | IND. PLACA 3000 PSI | PLACA PISO 4 APTOS 402 - 403 | 2025-10-25 | 10/28/2025 12:00:00 AM | 3 | 21 | 12.4 | 59 | PLACA | 12.033 | 3 | 59.048
B-19388 NATIVA | 191 | IND. PLACA 3000 PSI | PLACA PISO 4 APTO 411 Y SALA DE JUEGOS TORRE 4 | 2025-10-30 | 11/2/2025 12:00:00 AM | 3 | 21 | 24.6 | 117 | PLACA | 25.033 | 3 | 117.143
B-19388 NATIVA | 191 | IND. PLACA 3000 PSI | PLACA PISO 4 APTO 411 Y SALA DE JUEGOS TORRE 4 | 2025-10-30 | 11/2/2025 12:00:00 AM | 3 | 21 | 25.2 | 120 | PLACA | 25.033 | 3 | 120
B-19388 NATIVA | 191 | IND. PLACA 3000 PSI | PLACA PISO 4 APTO 411 Y SALA DE JUEGOS TORRE 4 | 2025-10-30 | 11/2/2025 12:00:00 AM | 3 | 21 | 25.3 | 120 | PLACA | 25.033 | 3 | 120.476
B-19388 NATIVA | 191 | IND. PLACA 3000 PSI | PLACA PISO 2 EJE10-16 AP 206-207 TORRE 5 | 2025-10-30 | 11/2/2025 12:00:00 AM | 3 | 21 | 19.1 | 91 | PLACA | 18.533 | 3 | 90.952
B-19388 NATIVA | 191 | IND. PLACA 3000 PSI | PLACA PISO 2 EJE10-16 AP 206-207 TORRE 5 | 2025-10-30 | 11/2/2025 12:00:00 AM | 3 | 21 | 18.1 | 86 | PLACA | 18.533 | 3 | 86.19
B-19388 NATIVA | 191 | IND. PLACA 3000 PSI | PLACA PISO 2 EJE10-16 AP 206-207 TORRE 5 | 2025-10-30 | 11/2/2025 12:00:00 AM | 3 | 21 | 18.4 | 88 | PLACA | 18.533 | 3 | 87.619
B-19388 NATIVA | 191 | IND. PLACA 3000 PSI | PLACA PISO 2 - T5 CUARTOS TECNICOS Y CORRESPONDENCIA EJE10-16 | 2025-11-04 | 11/7/2025 12:00:00 AM | 3 | 21 | 11.5 | 55 | PLACA | 12 | 3 | 54.762
B-19388 NATIVA | 191 | IND. PLACA 3000 PSI | PLACA PISO 2 - T5 CUARTOS TECNICOS Y CORRESPONDENCIA EJE10-16 | 2025-11-04 | 11/7/2025 12:00:00 AM | 3 | 21 | 12.2 | 58 | PLACA | 12 | 3 | 58.095
B-19388 NATIVA | 191 | IND. PLACA 3000 PSI | PLACA PISO 2 - T5 CUARTOS TECNICOS Y CORRESPONDENCIA EJE10-16 | 2025-11-04 | 11/7/2025 12:00:00 AM | 3 | 21 | 12.3 | 58 | PLACA | 12 | 3 | 58.571
B-19388 NATIVA | 191 | IND. PLACA 3000 PSI | PLACA PISO 4 APTOS 502-503 TORRE 4 | 2025-11-04 | 11/7/2025 12:00:00 AM | 3 | 21 | 12.8 | 61 | PLACA | 14.5 | 3 | 60.952
B-19388 NATIVA | 191 | IND. PLACA 3000 PSI | PLACA PISO 4 APTOS 502-503 TORRE 4 | 2025-11-04 | 11/7/2025 12:00:00 AM | 3 | 21 | 12.8 | 61 | PLACA | 14.5 | 3 | 60.952
B-19388 NATIVA | 191 | IND. PLACA 3000 PSI | PLACA PISO 4 APTOS 502-503 TORRE 4 | 2025-11-04 | 11/7/2025 12:00:00 AM | 3 | 21 | 17.9 | 85 | PLACA | 14.5 | 3 | 85.238
B-19388 NATIVA | 191 | IND. PLACA 3000 PSI | PLACA PISO 1 EJE 15-23 Y ESCALERA P1-P2 EJE 1-2 T5 | 2025-11-10 | 11/13/2025 12:00:00 AM | 3 | 21 | 17.6 | 84 | PLACA | 16.767 | 3 | 83.81
B-19388 NATIVA | 191 | IND. PLACA 3000 PSI | PLACA PISO 1 EJE 15-23 Y ESCALERA P1-P2 EJE 1-2 T5 | 2025-11-10 | 11/13/2025 12:00:00 AM | 3 | 21 | 15.2 | 72 | PLACA | 16.767 | 3 | 72.381
B-19388 NATIVA | 191 | IND. PLACA 3000 PSI | PLACA PISO 1 EJE 15-23 Y ESCALERA P1-P2 EJE 1-2 T5 | 2025-11-10 | 11/13/2025 12:00:00 AM | 3 | 21 | 17.5 | 84 | PLACA | 16.767 | 3 | 83.333
B-19388 NATIVA | 191 | IND. PLACA 3000 PSI | PLACA PISO 6 APTOS 604-605 TORRE 4 | 2025-11-11 | 11/14/2025 12:00:00 AM | 3 | 21 | 17.6 | 84 | PLACA | 17.633 | 3 | 83.81
B-19388 NATIVA | 191 | IND. PLACA 3000 PSI | PLACA PISO 6 APTOS 604-605 TORRE 4 | 2025-11-11 | 11/14/2025 12:00:00 AM | 3 | 21 | 19.3 | 92 | PLACA | 17.633 | 3 | 91.905
B-19388 NATIVA | 191 | IND. PLACA 3000 PSI | PLACA PISO 6 APTOS 604-605 TORRE 4 | 2025-11-11 | 11/14/2025 12:00:00 AM | 3 | 21 | 16 | 76 | PLACA | 17.633 | 3 | 76.19
B-19388 NATIVA | 191 | IND. PLACA 3000 PSI | PLACA PISO 3 APTOS 304-305 + PASILLO TORRE 5 | 2025-11-18 | 11/21/2025 12:00:00 AM | 3 | 21 | 18.2 | 86 | PLACA | 17.8 | 3 | 86.667
B-19388 NATIVA | 191 | IND. PLACA 3000 PSI | PLACA PISO 3 APTOS 304-305 + PASILLO TORRE 5 | 2025-11-18 | 11/21/2025 12:00:00 AM | 3 | 21 | 18.3 | 87 | PLACA | 17.8 | 3 | 87.143
B-19388 NATIVA | 191 | IND. PLACA 3000 PSI | PLACA PISO 3 APTOS 304-305 + PASILLO TORRE 5 | 2025-11-18 | 11/21/2025 12:00:00 AM | 3 | 21 | 16.9 | 80 | PLACA | 17.8 | 3 | 80.476
B-19388 NATIVA | 191 | IND. PLACA 3000 PSI | PLACA PISO 6 APTOS 608-609 TORRE 4 | 2025-11-18 | 11/21/2025 12:00:00 AM | 3 | 21 | 17.2 | 82 | PLACA | 17.667 | 3 | 81.905
B-19388 NATIVA | 191 | IND. PLACA 3000 PSI | PLACA PISO 6 APTOS 608-609 TORRE 4 | 2025-11-18 | 11/21/2025 12:00:00 AM | 3 | 21 | 17.8 | 85 | PLACA | 17.667 | 3 | 84.762
B-19388 NATIVA | 191 | IND. PLACA 3000 PSI | PLACA PISO 6 APTOS 608-609 TORRE 4 | 2025-11-18 | 11/21/2025 12:00:00 AM | 3 | 21 | 18 | 86 | PLACA | 17.667 | 3 | 85.714
B-19388 NATIVA | 191 | IND. PLACA 3000 PSI | PLACA PISO 7 APTOS 702-703 TORRE 4 | 2025-11-20 | 11/23/2025 12:00:00 AM | 3 | 21 | 23.9 | 114 | PLACA | 22.367 | 3 | 113.81
B-19388 NATIVA | 191 | IND. PLACA 3000 PSI | PLACA PISO 7 APTOS 702-703 TORRE 4 | 2025-11-20 | 11/23/2025 12:00:00 AM | 3 | 21 | 22.5 | 107 | PLACA | 22.367 | 3 | 107.143
B-19388 NATIVA | 191 | IND. PLACA 3000 PSI | PLACA PISO 7 APTOS 702-703 TORRE 4 | 2025-11-20 | 11/23/2025 12:00:00 AM | 3 | 21 | 20.7 | 98 | PLACA | 22.367 | 3 | 98.571
B-19388 NATIVA | 191 | IND. PLACA 3000 PSI | PLACA PISO 3 AP 306-307 TORRE 5 | 2025-11-20 | 11/23/2025 12:00:00 AM | 3 | 21 | 18.7 | 89 | PLACA | 18.567 | 3 | 89.048
B-19388 NATIVA | 191 | IND. PLACA 3000 PSI | PLACA PISO 3 AP 306-307 TORRE 5 | 2025-11-20 | 11/23/2025 12:00:00 AM | 3 | 21 | 17.5 | 83 | PLACA | 18.567 | 3 | 83.333
B-19388 NATIVA | 191 | IND. PLACA 3000 PSI | PLACA PISO 3 AP 306-307 TORRE 5 | 2025-11-20 | 11/23/2025 12:00:00 AM | 3 | 21 | 19.5 | 93 | PLACA | 18.567 | 3 | 92.857
B-19388 NATIVA | 191 | IND. PLACA 3000 PSI | PLACA PISO 7 APTOS 708-709 TORRE 4 | 2025-11-24 | 11/27/2025 12:00:00 AM | 3 | 21 | 8.1 | 38 | PLACA | 11.233 | 3 | 38.571
B-19388 NATIVA | 191 | IND. PLACA 3000 PSI | PLACA PISO 7 APTOS 708-709 TORRE 4 | 2025-11-24 | 11/27/2025 12:00:00 AM | 3 | 21 | 12 | 57 | PLACA | 11.233 | 3 | 57.143
B-19388 NATIVA | 191 | IND. PLACA 3000 PSI | PLACA PISO 7 APTOS 708-709 TORRE 4 | 2025-11-24 | 11/27/2025 12:00:00 AM | 3 | 21 | 13.6 | 65 | PLACA | 11.233 | 3 | 64.762
B-19388 NATIVA | 191 | IND. PLACA 3000 PSI | PLACA PISO 3 AP 301 Y ACCESO TORRE 5 | 2025-11-24 | 11/27/2025 12:00:00 AM | 3 | 21 | 13 | 62 | PLACA | 15.3 | 3 | 61.905
B-19388 NATIVA | 191 | IND. PLACA 3000 PSI | PLACA PISO 3 AP 301 Y ACCESO TORRE 5 | 2025-11-24 | 11/27/2025 12:00:00 AM | 3 | 21 | 18.6 | 89 | PLACA | 15.3 | 3 | 88.571
B-19388 NATIVA | 191 | IND. PLACA 3000 PSI | PLACA PISO 3 AP 301 Y ACCESO TORRE 5 | 2025-11-24 | 11/27/2025 12:00:00 AM | 3 | 21 | 14.3 | 68 | PLACA | 15.3 | 3 | 68.095
B-19388 NATIVA | 191 | IND. PLACA 3000 PSI | PLACA PISO 8 APTOS 801-812 TORRE 4 | 2025-11-29 | 12/2/2025 12:00:00 AM | 3 | 21 | 16.6 | 79 | PLACA | 15.533 | 3 | 79.048
B-19388 NATIVA | 191 | IND. PLACA 3000 PSI | PLACA PISO 8 APTOS 801-812 TORRE 4 | 2025-11-29 | 12/2/2025 12:00:00 AM | 3 | 21 | 18.1 | 86 | PLACA | 15.533 | 3 | 86.19
B-19388 NATIVA | 191 | IND. PLACA 3000 PSI | PLACA PISO 8 APTOS 801-812 TORRE 4 | 2025-11-29 | 12/2/2025 12:00:00 AM | 3 | 21 | 11.9 | 57 | PLACA | 15.533 | 3 | 56.667
B-19388 NATIVA | 191 | IND. PLACA 3000 PSI | PLACA PISO 4 EJE 1-9 SALA DE JUEGOS Y 402+ESCALERA EJE 23 TORRE 5 | 2025-11-29 | 12/2/2025 12:00:00 AM | 3 | 21 | 16 | 76 | PLACA | 15.067 | 3 | 76.19
B-19388 NATIVA | 191 | IND. PLACA 3000 PSI | PLACA PISO 4 EJE 1-9 SALA DE JUEGOS Y 402+ESCALERA EJE 23 TORRE 5 | 2025-11-29 | 12/2/2025 12:00:00 AM | 3 | 21 | 16.1 | 77 | PLACA | 15.067 | 3 | 76.667
B-19388 NATIVA | 191 | IND. PLACA 3000 PSI | PLACA PISO 4 EJE 1-9 SALA DE JUEGOS Y 402+ESCALERA EJE 23 TORRE 5 | 2025-11-29 | 12/2/2025 12:00:00 AM | 3 | 21 | 13.1 | 62 | PLACA | 15.067 | 3 | 62.381
B-19388 NATIVA | 191 | IND. PLACA 3000 PSI | PLACA PISO APTOS 908-909 Y ESCALERA EJES (18-20) PISO 8 A 9 TORRE 4 | 2025-12-10 | 12/13/2025 12:00:00 AM | 3 | 21 | 19.6 | 93 | PLACA | 18.967 | 3 | 93.333
B-19388 NATIVA | 191 | IND. PLACA 3000 PSI | PLACA PISO APTOS 908-909 Y ESCALERA EJES (18-20) PISO 8 A 9 TORRE 4 | 2025-12-10 | 12/13/2025 12:00:00 AM | 3 | 21 | 20.1 | 96 | PLACA | 18.967 | 3 | 95.714
B-19388 NATIVA | 191 | IND. PLACA 3000 PSI | PLACA PISO APTOS 908-909 Y ESCALERA EJES (18-20) PISO 8 A 9 TORRE 4 | 2025-12-10 | 12/13/2025 12:00:00 AM | 3 | 21 | 17.2 | 82 | PLACA | 18.967 | 3 | 81.905
B-19388 NATIVA | 191 | IND. PLACA 3000 PSI | PLACA P5 AP 511-510 TORRE 5 | 2025-12-16 | 12/19/2025 12:00:00 AM | 3 | 21 | 19.7 | 94 | PLACA | 17.1 | 3 | 93.81
B-19388 NATIVA | 191 | IND. PLACA 3000 PSI | PLACA P5 AP 511-510 TORRE 5 | 2025-12-16 | 12/19/2025 12:00:00 AM | 3 | 21 | 16.3 | 78 | PLACA | 17.1 | 3 | 77.619
B-19388 NATIVA | 191 | IND. PLACA 3000 PSI | PLACA P5 AP 511-510 TORRE 5 | 2025-12-16 | 12/19/2025 12:00:00 AM | 3 | 21 | 15.3 | 73 | PLACA | 17.1 | 3 | 72.857
B-19388 NATIVA | 191 | IND. PLACA 3000 PSI | PLACA PISO 10 APTOS 1001-1012 TORRE 4 | 2025-12-16 | 12/19/2025 12:00:00 AM | 3 | 21 | 32.2 | 153 | PLACA | 23.433 | 3 | 153.333
B-19388 NATIVA | 191 | IND. PLACA 3000 PSI | PLACA PISO 10 APTOS 1001-1012 TORRE 4 | 2025-12-16 | 12/19/2025 12:00:00 AM | 3 | 21 | 19.2 | 91 | PLACA | 23.433 | 3 | 91.429
B-19388 NATIVA | 191 | IND. PLACA 3000 PSI | PLACA PISO 10 APTOS 1001-1012 TORRE 4 | 2025-12-16 | 12/19/2025 12:00:00 AM | 3 | 21 | 18.9 | 90 | PLACA | 23.433 | 3 | 90
B-19388 NATIVA | 191 | IND. PLACA 3000 PSI | PLACA P7 AP 04-05 +PASILLO TORRE 5 | 2026-01-26 | 1/29/2026 12:00:00 AM | 3 | 21 | 15.1 | 72 | PLACA | 15 | 3 | 71.905
B-19388 NATIVA | 191 | IND. PLACA 3000 PSI | PLACA P7 AP 04-05 +PASILLO TORRE 5 | 2026-01-26 | 1/29/2026 12:00:00 AM | 3 | 21 | 15 | 72 | PLACA | 15 | 3 | 71.429
B-19388 NATIVA | 191 | IND. PLACA 3000 PSI | PLACA P7 AP 04-05 +PASILLO TORRE 5 | 2026-01-26 | 1/29/2026 12:00:00 AM | 3 | 21 | 14.9 | 71 | PLACA | 15 | 3 | 70.952
B-19388 NATIVA | 191 | IND. PLACA 3000 PSI | PLACA PISO 12 APTOS 1204-1205 TORRE 4 | 2026-01-26 | 1/29/2026 12:00:00 AM | 3 | 21 | 18.5 | 88 | PLACA | 19.333 | 3 | 88.095
B-19388 NATIVA | 191 | IND. PLACA 3000 PSI | PLACA PISO 12 APTOS 1204-1205 TORRE 4 | 2026-01-26 | 1/29/2026 12:00:00 AM | 3 | 21 | 20.4 | 97 | PLACA | 19.333 | 3 | 97.143
B-19388 NATIVA | 191 | IND. PLACA 3000 PSI | PLACA PISO 12 APTOS 1204-1205 TORRE 4 | 2026-01-26 | 1/29/2026 12:00:00 AM | 3 | 21 | 19.1 | 91 | PLACA | 19.333 | 3 | 90.952
B-19388 NATIVA | 191 | IND. PLACA 3000 PSI | PLACA PISO 8 AP 804-805 TORRE 5 | 2026-02-02 | 2/5/2026 12:00:00 AM | 3 | 21 | 20.1 | 96 | PLACA | 18.633 | 3 | 95.714
B-19388 NATIVA | 191 | IND. PLACA 3000 PSI | PLACA PISO 8 AP 804-805 TORRE 5 | 2026-02-02 | 2/5/2026 12:00:00 AM | 3 | 21 | 17.8 | 85 | PLACA | 18.633 | 3 | 84.762
B-19388 NATIVA | 191 | IND. PLACA 3000 PSI | PLACA PISO 8 AP 804-805 TORRE 5 | 2026-02-02 | 2/5/2026 12:00:00 AM | 3 | 21 | 18 | 86 | PLACA | 18.633 | 3 | 85.714
B-19388 NATIVA | 191 | IND. PLACA 3000 PSI | PLACA PISO 12 APTOS 1210-1211 TORRE 4 | 2026-02-02 | 2/5/2026 12:00:00 AM | 3 | 21 | 20.2 | 96 | PLACA | 19.4 | 3 | 96.19
B-19388 NATIVA | 191 | IND. PLACA 3000 PSI | PLACA PISO 12 APTOS 1210-1211 TORRE 4 | 2026-02-02 | 2/5/2026 12:00:00 AM | 3 | 21 | 18 | 86 | PLACA | 19.4 | 3 | 85.714
B-19388 NATIVA | 191 | IND. PLACA 3000 PSI | PLACA PISO 12 APTOS 1210-1211 TORRE 4 | 2026-02-02 | 2/5/2026 12:00:00 AM | 3 | 21 | 20 | 95 | PLACA | 19.4 | 3 | 95.238
B-19388 NATIVA | 191 | IND. PLACA 3000 PSI | PLACA PISO 9 AP 906-907 + PASILLO + ESCALERA P 7-8 EJE 2 TORRE 5 | 2026-02-10 | 2/13/2026 12:00:00 AM | 3 | 21 | 14.8 | 70 | PLACA | 14 | 3 | 70.476
B-19388 NATIVA | 191 | IND. PLACA 3000 PSI | PLACA PISO 9 AP 906-907 + PASILLO + ESCALERA P 7-8 EJE 2 TORRE 5 | 2026-02-10 | 2/13/2026 12:00:00 AM | 3 | 21 | 12 | 57 | PLACA | 14 | 3 | 57.143
B-19388 NATIVA | 191 | IND. PLACA 3000 PSI | PLACA PISO 9 AP 906-907 + PASILLO + ESCALERA P 7-8 EJE 2 TORRE 5 | 2026-02-10 | 2/13/2026 12:00:00 AM | 3 | 21 | 15.2 | 72 | PLACA | 14 | 3 | 72.381
B-19388 NATIVA | 191 | IND. PLACA 3000 PSI | PLACA PISO 14 APTOS 1404-1405 TORRE 4 | 2026-02-10 | 2/13/2026 12:00:00 AM | 3 | 21 | 15.7 | 75 | PLACA | 15.833 | 3 | 74.762
B-19388 NATIVA | 191 | IND. PLACA 3000 PSI | PLACA PISO 14 APTOS 1404-1405 TORRE 4 | 2026-02-10 | 2/13/2026 12:00:00 AM | 3 | 21 | 16 | 76 | PLACA | 15.833 | 3 | 76.19
B-19388 NATIVA | 191 | IND. PLACA 3000 PSI | PLACA PISO 14 APTOS 1404-1405 TORRE 4 | 2026-02-10 | 2/13/2026 12:00:00 AM | 3 | 21 | 15.8 | 75 | PLACA | 15.833 | 3 | 75.238
B-19388 NATIVA | 191 | IND. PLACA 3000 PSI | PLACA PISO 15 APTOS 1504-1505 TORRE 4 | 2026-02-17 | 2/20/2026 12:00:00 AM | 3 | 21 | 16 | 76 | PLACA | 15.4 | 3 | 76.19
B-19388 NATIVA | 191 | IND. PLACA 3000 PSI | PLACA PISO 15 APTOS 1504-1505 TORRE 4 | 2026-02-17 | 2/20/2026 12:00:00 AM | 3 | 21 | 15.1 | 72 | PLACA | 15.4 | 3 | 71.905
B-19388 NATIVA | 191 | IND. PLACA 3000 PSI | PLACA PISO 15 APTOS 1504-1505 TORRE 4 | 2026-02-17 | 2/20/2026 12:00:00 AM | 3 | 21 | 15.1 | 72 | PLACA | 15.4 | 3 | 71.905
B-19388 NATIVA | 191 | IND. PLACA 3000 PSI | ESCALERA eje 2 P 8-9 + PLACA P10 AP 1006-1007 + PASILLO TORRE 5 | 2026-02-17 | 2/20/2026 12:00:00 AM | 3 | 21 | 15.1 | 72 | PLACA | 16.367 | 3 | 71.905
B-19388 NATIVA | 191 | IND. PLACA 3000 PSI | ESCALERA eje 2 P 8-9 + PLACA P10 AP 1006-1007 + PASILLO TORRE 5 | 2026-02-17 | 2/20/2026 12:00:00 AM | 3 | 21 | 17 | 81 | PLACA | 16.367 | 3 | 80.952
B-19388 NATIVA | 191 | IND. PLACA 3000 PSI | ESCALERA eje 2 P 8-9 + PLACA P10 AP 1006-1007 + PASILLO TORRE 5 | 2026-02-17 | 2/20/2026 12:00:00 AM | 3 | 21 | 17 | 81 | PLACA | 16.367 | 3 | 80.952
B-19388 NATIVA | 191 | IND. PLACA 3000 PSI | PLACA PISO 16 APTOS 1604-1605 TORRE 4 | 2026-02-24 | 2/27/2026 12:00:00 AM | 3 | 21 | 16.4 | 78 | PLACA | 16.333 | 3 | 78.095
B-19388 NATIVA | 191 | IND. PLACA 3000 PSI | PLACA PISO 16 APTOS 1604-1605 TORRE 4 | 2026-02-24 | 2/27/2026 12:00:00 AM | 3 | 21 | 18.2 | 86 | PLACA | 16.333 | 3 | 86.667
B-19388 NATIVA | 191 | IND. PLACA 3000 PSI | PLACA PISO 16 APTOS 1604-1605 TORRE 4 | 2026-02-24 | 2/27/2026 12:00:00 AM | 3 | 21 | 14.4 | 68 | PLACA | 16.333 | 3 | 68.571
B-19388 NATIVA | 191 | IND. PLACA 3000 PSI | PLACA P11 AP 1104-1105 Y ESCALERA PISO 9 EJE 2 TORRE 5 | 2026-02-24 | 2/27/2026 12:00:00 AM | 3 | 21 | 19.2 | 91 | PLACA | 17.467 | 3 | 91.429
B-19388 NATIVA | 191 | IND. PLACA 3000 PSI | PLACA P11 AP 1104-1105 Y ESCALERA PISO 9 EJE 2 TORRE 5 | 2026-02-24 | 2/27/2026 12:00:00 AM | 3 | 21 | 17.2 | 82 | PLACA | 17.467 | 3 | 81.905
B-19388 NATIVA | 191 | IND. PLACA 3000 PSI | PLACA P11 AP 1104-1105 Y ESCALERA PISO 9 EJE 2 TORRE 5 | 2026-02-24 | 2/27/2026 12:00:00 AM | 3 | 21 | 16 | 76 | PLACA | 17.467 | 3 | 76.19
B-19388 NATIVA | 191 | IND. PLACA 3000 PSI | MUESTRA A 18 HORAS | 2026-02-06 | 2/7/2026 12:00:00 AM | 1 | 21 | 2.6 | 12 |  | 2.533 | 3 | 12.381
B-19388 NATIVA | 191 | IND. PLACA 3000 PSI | MUESTRA A 18 HORAS | 2026-02-06 | 2/7/2026 12:00:00 AM | 1 | 21 | 2.6 | 13 |  | 2.533 | 3 | 12.381
B-19388 NATIVA | 191 | IND. PLACA 3000 PSI | MUESTRA A 18 HORAS | 2026-02-06 | 2/7/2026 12:00:00 AM | 1 | 21 | 2.4 | 12 |  | 2.533 | 3 | 11.429
B-19388 NATIVA | 191 | IND. PLACA 3000 PSI | MUESTRA A 20 HORAS | 2026-02-06 | 2/7/2026 12:00:00 AM | 1 | 21 | 3.3 | 16 |  | 3 | 3 | 15.714
B-19388 NATIVA | 191 | IND. PLACA 3000 PSI | MUESTRA A 20 HORAS | 2026-02-06 | 2/7/2026 12:00:00 AM | 1 | 21 | 2.9 | 14 |  | 3 | 3 | 13.81
B-19388 NATIVA | 191 | IND. PLACA 3000 PSI | MUESTRA A 20 HORAS | 2026-02-06 | 2/7/2026 12:00:00 AM | 1 | 21 | 2.8 | 13 |  | 3 | 3 | 13.333
24603 - FLORA - PARQUE CENTRAL LOS ROBLES | 437 | No especificado | Placa ejes 10 - 4 / G - H piso 8 torre 4 | 2025-07-22 | 2025-09-16 | 56 | 42 | 77.5 | 184.5 | PLACA | 76.7 | 3 | 184.524
24603 - FLORA - PARQUE CENTRAL LOS ROBLES | 437 | No especificado | Placa ejes 10 - 4 / G - H piso 8 torre 4 | 2025-07-22 | 2025-09-16 | 56 | 42 | 75.7 | 180.2 | PLACA | 76.7 | 3 | 180.238
24603 - FLORA - PARQUE CENTRAL LOS ROBLES | 437 | No especificado | Placa ejes 10 - 4 / G - H piso 8 torre 4 | 2025-07-22 | 2025-09-16 | 56 | 42 | 76.9 | 183.1 | PLACA | 76.7 | 3 | 183.095
24603 - FLORA - PARQUE CENTRAL LOS ROBLES | 431 | No especificado | Placa ejes L - A / 4 - 1 piso 7 torre 3 | 2025-07-19 | 2025-09-13 | 56 | 42 | 48.5 | 115.5 | PLACA | 48.833 | 3 | 115.476
24603 - FLORA - PARQUE CENTRAL LOS ROBLES | 431 | No especificado | Placa ejes L - A / 4 - 1 piso 7 torre 3 | 2025-07-19 | 2025-09-13 | 56 | 42 | 49.6 | 118.1 | PLACA | 48.833 | 3 | 118.095
24603 - FLORA - PARQUE CENTRAL LOS ROBLES | 431 | No especificado | Placa ejes L - A / 4 - 1 piso 7 torre 3 | 2025-07-19 | 2025-09-13 | 56 | 42 | 48.4 | 115.2 | PLACA | 48.833 | 3 | 115.238
24603 - FLORA - PARQUE CENTRAL LOS ROBLES | 668 | No especificado | Pilote 33 torre 1 | 2025-10-22 | 2025-12-17 | 56 | 31.5 | 38.7 | 122.9 |  | 38.967 | 3 | 122.857
24603 - FLORA - PARQUE CENTRAL LOS ROBLES | 668 | No especificado | Pilote 33 torre 1 | 2025-10-22 | 2025-12-17 | 56 | 31.5 | 39 | 123.8 |  | 38.967 | 3 | 123.81
24603 - FLORA - PARQUE CENTRAL LOS ROBLES | 668 | No especificado | Pilote 33 torre 1 | 2025-10-22 | 2025-12-17 | 56 | 31.5 | 39.2 | 124.4 |  | 38.967 | 3 | 124.444
24603 - FLORA - PARQUE CENTRAL LOS ROBLES | 906 | Tremie | Pilote 3, T2 | 2026-02-03 | 2026-03-31 | 56 | 31 | 39.4 | 127.1 |  | 39.733 | 3 | 127.097
24603 - FLORA - PARQUE CENTRAL LOS ROBLES | 906 | Tremie | Pilote 3, T2 | 2026-02-03 | 2026-03-31 | 56 | 31 | 39.7 | 128.1 |  | 39.733 | 3 | 128.065
24603 - FLORA - PARQUE CENTRAL LOS ROBLES | 906 | Tremie | Pilote 3, T2 | 2026-02-03 | 2026-03-31 | 56 | 31 | 40.1 | 129.4 |  | 39.733 | 3 | 129.355
24603 - FLORA - PARQUE CENTRAL LOS ROBLES | 680 | P-3000 | Comunal ejes 4-E-8 placa | 2025-10-27 | 2025-12-22 | 56 | 21 | 29.5 | 140.5 | PLACA | 29.133 | 3 | 140.476
24603 - FLORA - PARQUE CENTRAL LOS ROBLES | 680 | P-3000 | Comunal ejes 4-E-8 placa | 2025-10-27 | 2025-12-22 | 56 | 21 | 29.1 | 138.6 | PLACA | 29.133 | 3 | 138.571
24603 - FLORA - PARQUE CENTRAL LOS ROBLES | 680 | P-3000 | Comunal ejes 4-E-8 placa | 2025-10-27 | 2025-12-22 | 56 | 21 | 28.8 | 137.1 | PLACA | 29.133 | 3 | 137.143
24603 - FLORA - PARQUE CENTRAL LOS ROBLES | 564 | No especificado | Muros ejes 1 - 8 / G - L piso 13 torre 3 | 2025-09-11 | 2025-10-09 | 28 | 49 | 66 | 134.7 | MURO | 66.267 | 3 | 134.694
24603 - FLORA - PARQUE CENTRAL LOS ROBLES | 564 | No especificado | Muros ejes 1 - 8 / G - L piso 13 torre 3 | 2025-09-11 | 2025-10-09 | 28 | 49 | 67 | 136.7 | MURO | 66.267 | 3 | 136.735
24603 - FLORA - PARQUE CENTRAL LOS ROBLES | 564 | No especificado | Muros ejes 1 - 8 / G - L piso 13 torre 3 | 2025-09-11 | 2025-10-09 | 28 | 49 | 65.8 | 134.3 | MURO | 66.267 | 3 | 134.286
24603 - FLORA - PARQUE CENTRAL LOS ROBLES | 562 | No especificado | Muros ejes 1 - 7 / A - F y 8 - 9 / G - L piso 13 torre 3 | 2025-09-10 | 2025-10-08 | 28 | 49 | 69.9 | 142.7 | MURO | 69.467 | 3 | 142.653
24603 - FLORA - PARQUE CENTRAL LOS ROBLES | 562 | No especificado | Muros ejes 1 - 7 / A - F y 8 - 9 / G - L piso 13 torre 3 | 2025-09-10 | 2025-10-08 | 28 | 49 | 69.4 | 141.6 | MURO | 69.467 | 3 | 141.633
24603 - FLORA - PARQUE CENTRAL LOS ROBLES | 562 | No especificado | Muros ejes 1 - 7 / A - F y 8 - 9 / G - L piso 13 torre 3 | 2025-09-10 | 2025-10-08 | 28 | 49 | 69.1 | 141 | MURO | 69.467 | 3 | 141.02
24603 - FLORA - PARQUE CENTRAL LOS ROBLES | 560 | No especificado | Muros ejes 7 - 9 / A - F y 9 - 121 G - L piso 13 torre 3 | 2025-09-09 | 2025-10-07 | 28 | 49 | 64.6 | 131.8 | MURO | 64.033 | 3 | 131.837
24603 - FLORA - PARQUE CENTRAL LOS ROBLES | 560 | No especificado | Muros ejes 7 - 9 / A - F y 9 - 121 G - L piso 13 torre 3 | 2025-09-09 | 2025-10-07 | 28 | 49 | 63.6 | 129.8 | MURO | 64.033 | 3 | 129.796
24603 - FLORA - PARQUE CENTRAL LOS ROBLES | 560 | No especificado | Muros ejes 7 - 9 / A - F y 9 - 121 G - L piso 13 torre 3 | 2025-09-09 | 2025-10-07 | 28 | 49 | 63.9 | 130.4 | MURO | 64.033 | 3 | 130.408
24603 - FLORA - PARQUE CENTRAL LOS ROBLES | 552 | 7000 | Muros ejes 9-12 / AF piso 13 T3 | 2025-09-06 | 2025-10-04 | 28 | 49 | 76.1 | 155.3 | MURO | 76.267 | 3 | 155.306
24603 - FLORA - PARQUE CENTRAL LOS ROBLES | 552 | 7000 | Muros ejes 9-12 / AF piso 13 T3 | 2025-09-06 | 2025-10-04 | 28 | 49 | 75.9 | 154.9 | MURO | 76.267 | 3 | 154.898
24603 - FLORA - PARQUE CENTRAL LOS ROBLES | 552 | 7000 | Muros ejes 9-12 / AF piso 13 T3 | 2025-09-06 | 2025-10-04 | 28 | 49 | 76.8 | 156.7 | MURO | 76.267 | 3 | 156.735
24603 - FLORA - PARQUE CENTRAL LOS ROBLES | 544 | No especificado | Muros ejes 1 - 5 / F - L Piso 12 Torre 3 | 2025-09-03 | 2025-10-01 | 28 | 49 | 59.4 | 121.2 | MURO | 58.633 | 3 | 121.224
24603 - FLORA - PARQUE CENTRAL LOS ROBLES | 544 | No especificado | Muros ejes 1 - 5 / F - L Piso 12 Torre 3 | 2025-09-03 | 2025-10-01 | 28 | 49 | 57.8 | 118 | MURO | 58.633 | 3 | 117.959
24603 - FLORA - PARQUE CENTRAL LOS ROBLES | 544 | No especificado | Muros ejes 1 - 5 / F - L Piso 12 Torre 3 | 2025-09-03 | 2025-10-01 | 28 | 49 | 58.7 | 119.8 | MURO | 58.633 | 3 | 119.796
24603 - FLORA - PARQUE CENTRAL LOS ROBLES | 541 | No especificado | Muros eje 1 - 5 / A - F, 5 - 7 / G - L y 8 - 9 / G - L Piso 12 Torre 3 | 2025-09-02 | 2025-09-30 | 28 | 49 | 65.9 | 134.5 | MURO | 65.1 | 3 | 134.49
24603 - FLORA - PARQUE CENTRAL LOS ROBLES | 541 | No especificado | Muros eje 1 - 5 / A - F, 5 - 7 / G - L y 8 - 9 / G - L Piso 12 Torre 3 | 2025-09-02 | 2025-09-30 | 28 | 49 | 65.6 | 133.9 | MURO | 65.1 | 3 | 133.878
24603 - FLORA - PARQUE CENTRAL LOS ROBLES | 541 | No especificado | Muros eje 1 - 5 / A - F, 5 - 7 / G - L y 8 - 9 / G - L Piso 12 Torre 3 | 2025-09-02 | 2025-09-30 | 28 | 49 | 63.8 | 130.2 | MURO | 65.1 | 3 | 130.204
24603 - FLORA - PARQUE CENTRAL LOS ROBLES | 539 | No especificado | Muros Ejes 8 / G - A Piso 12 Torre 3 | 2025-09-01 | 2025-09-29 | 28 | 49 | 62.7 | 128 | MURO | 64.917 | 6 | 127.959
24603 - FLORA - PARQUE CENTRAL LOS ROBLES | 539 | No especificado | Muros Ejes 8 / G - A Piso 12 Torre 3 | 2025-09-01 | 2025-09-29 | 28 | 49 | 64.9 | 132.4 | MURO | 64.917 | 6 | 132.449
24603 - FLORA - PARQUE CENTRAL LOS ROBLES | 539 | No especificado | Muros Ejes 8 / G - A Piso 12 Torre 3 | 2025-09-01 | 2025-09-29 | 28 | 49 | 63.1 | 128.8 | MURO | 64.917 | 6 | 128.776
24603 - FLORA - PARQUE CENTRAL LOS ROBLES | 539 | No especificado | Muros ejes 8/G-A piso 12 torre 3 | 2025-09-01 | 2025-09-29 | 28 | 49 | 65.7 | 134.1 | MURO | 64.917 | 6 | 134.082
24603 - FLORA - PARQUE CENTRAL LOS ROBLES | 539 | No especificado | Muros ejes 8/G-A piso 12 torre 3 | 2025-09-01 | 2025-09-29 | 28 | 49 | 66.8 | 136.3 | MURO | 64.917 | 6 | 136.327
24603 - FLORA - PARQUE CENTRAL LOS ROBLES | 539 | No especificado | Muros ejes 8/G-A piso 12 torre 3 | 2025-09-01 | 2025-09-29 | 28 | 49 | 66.3 | 135.3 | MURO | 64.917 | 6 | 135.306
24603 - FLORA - PARQUE CENTRAL LOS ROBLES | 536 | No especificado | Muros ejes 9 - 12 / G - L y ejes 8 - 9 / A - F piso 12 torre 3 | 2025-08-29 | 2025-09-26 | 28 | 49 | 59.8 | 122 | MURO | 60.067 | 3 | 122.041
24603 - FLORA - PARQUE CENTRAL LOS ROBLES | 536 | No especificado | Muros ejes 9 - 12 / G - L y ejes 8 - 9 / A - F piso 12 torre 3 | 2025-08-29 | 2025-09-26 | 28 | 49 | 59.4 | 121.2 | MURO | 60.067 | 3 | 121.224
24603 - FLORA - PARQUE CENTRAL LOS ROBLES | 536 | No especificado | Muros ejes 9 - 12 / G - L y ejes 8 - 9 / A - F piso 12 torre 3 | 2025-08-29 | 2025-09-26 | 28 | 49 | 61 | 124.5 | MURO | 60.067 | 3 | 124.49
24603 - FLORA - PARQUE CENTRAL LOS ROBLES | 531 | No especificado | Muros ejes 7 - 12 / A - F piso 12 torre 3 | 2025-08-28 | 2025-09-25 | 28 | 49 | 77.5 | 158.2 | MURO | 77.633 | 3 | 158.163
24603 - FLORA - PARQUE CENTRAL LOS ROBLES | 531 | No especificado | Muros ejes 7 - 12 / A - F piso 12 torre 3 | 2025-08-28 | 2025-09-25 | 28 | 49 | 78.6 | 160.4 | MURO | 77.633 | 3 | 160.408
24603 - FLORA - PARQUE CENTRAL LOS ROBLES | 531 | No especificado | Muros ejes 7 - 12 / A - F piso 12 torre 3 | 2025-08-28 | 2025-09-25 | 28 | 49 | 76.8 | 156.7 | MURO | 77.633 | 3 | 156.735
24603 - FLORA - PARQUE CENTRAL LOS ROBLES | 517 | No especificado | Muros ejes 1 - 7 / A - F y ejes 8 - 9 / F - L piso 11 T3 | 2025-08-23 | 2025-09-20 | 28 | 49 | 74.2 | 151.4 | MURO | 74.4 | 3 | 151.429
24603 - FLORA - PARQUE CENTRAL LOS ROBLES | 517 | No especificado | Muros ejes 1 - 7 / A - F y ejes 8 - 9 / F - L piso 11 T3 | 2025-08-23 | 2025-09-20 | 28 | 49 | 75.4 | 153.9 | MURO | 74.4 | 3 | 153.878
24603 - FLORA - PARQUE CENTRAL LOS ROBLES | 517 | No especificado | Muros ejes 1 - 7 / A - F y ejes 8 - 9 / F - L piso 11 T3 | 2025-08-23 | 2025-09-20 | 28 | 49 | 73.6 | 150.2 | MURO | 74.4 | 3 | 150.204
24603 - FLORA - PARQUE CENTRAL LOS ROBLES | 512 | No especificado | Muros ejes 9 - 12 / G - L y 7 - 9 / F - L - piso 11 torre 3 | 2025-08-22 | 2025-09-19 | 28 | 49 | 72.3 | 147.6 | MURO | 71.367 | 3 | 147.551
24603 - FLORA - PARQUE CENTRAL LOS ROBLES | 512 | No especificado | Muros ejes 9 - 12 / G - L y 7 - 9 / F - L - piso 11 torre 3 | 2025-08-22 | 2025-09-19 | 28 | 49 | 70.4 | 143.7 | MURO | 71.367 | 3 | 143.673
24603 - FLORA - PARQUE CENTRAL LOS ROBLES | 512 | No especificado | Muros ejes 9 - 12 / G - L y 7 - 9 / F - L - piso 11 torre 3 | 2025-08-22 | 2025-09-19 | 28 | 49 | 71.4 | 145.7 | MURO | 71.367 | 3 | 145.714
24603 - FLORA - PARQUE CENTRAL LOS ROBLES | 508 | No especificado | Muros ejes 9 - 12 / A - F Piso 11 Torre 3 | 2025-08-21 | 2025-09-18 | 28 | 49 | 90.1 | 183.9 | MURO | 89.267 | 3 | 183.878
24603 - FLORA - PARQUE CENTRAL LOS ROBLES | 508 | No especificado | Muros ejes 9 - 12 / A - F Piso 11 Torre 3 | 2025-08-21 | 2025-09-18 | 28 | 49 | 89.8 | 183.3 | MURO | 89.267 | 3 | 183.265
24603 - FLORA - PARQUE CENTRAL LOS ROBLES | 508 | No especificado | Muros ejes 9 - 12 / A - F Piso 11 Torre 3 | 2025-08-21 | 2025-09-18 | 28 | 49 | 87.9 | 179.4 | MURO | 89.267 | 3 | 179.388
24603 - FLORA - PARQUE CENTRAL LOS ROBLES | 498 | No especificado | Muros 1 - 8 / G - L piso 10 torre 3 | 2025-08-16 | 2025-09-13 | 28 | 49 | 70.4 | 143.7 | MURO | 69.567 | 3 | 143.673
24603 - FLORA - PARQUE CENTRAL LOS ROBLES | 498 | No especificado | Muros 1 - 8 / G - L piso 10 torre 3 | 2025-08-16 | 2025-09-13 | 28 | 49 | 68.6 | 140 | MURO | 69.567 | 3 | 140
24603 - FLORA - PARQUE CENTRAL LOS ROBLES | 498 | No especificado | Muros 1 - 8 / G - L piso 10 torre 3 | 2025-08-16 | 2025-09-13 | 28 | 49 | 69.7 | 142.2 | MURO | 69.567 | 3 | 142.245
24603 - FLORA - PARQUE CENTRAL LOS ROBLES | 496 | No especificado | Muros eje 1-8/A-G piso 10 torre 3 | 2025-08-15 | 2025-09-12 | 28 | 49 | 73.6 | 150.2 | MURO | 73.967 | 3 | 150.204
24603 - FLORA - PARQUE CENTRAL LOS ROBLES | 496 | No especificado | Muros eje 1-8/A-G piso 10 torre 3 | 2025-08-15 | 2025-09-12 | 28 | 49 | 73.5 | 150 | MURO | 73.967 | 3 | 150
24603 - FLORA - PARQUE CENTRAL LOS ROBLES | 496 | No especificado | Muros eje 1-8/A-G piso 10 torre 3 | 2025-08-15 | 2025-09-12 | 28 | 49 | 74.8 | 152.7 | MURO | 73.967 | 3 | 152.653
24603 - FLORA - PARQUE CENTRAL LOS ROBLES | 493 | No especificado | Muros ejes 7-12/G-L piso 10 torre 3 | 2025-08-14 | 2025-09-11 | 28 | 49 | 80 | 163.3 | MURO | 78.6 | 3 | 163.265
24603 - FLORA - PARQUE CENTRAL LOS ROBLES | 493 | No especificado | Muros ejes 7-12/G-L piso 10 torre 3 | 2025-08-14 | 2025-09-11 | 28 | 49 | 78 | 159.2 | MURO | 78.6 | 3 | 159.184
24603 - FLORA - PARQUE CENTRAL LOS ROBLES | 493 | No especificado | Muros ejes 7-12/G-L piso 10 torre 3 | 2025-08-14 | 2025-09-11 | 28 | 49 | 77.8 | 158.8 | MURO | 78.6 | 3 | 158.776
24603 - FLORA - PARQUE CENTRAL LOS ROBLES | 488 | No especificado | Muros ejes 7 - 10 / A - F piso 10 torre 3 | 2025-08-13 | 2025-09-10 | 28 | 49 | 81.4 | 166.1 | MURO | 81.767 | 3 | 166.122
24603 - FLORA - PARQUE CENTRAL LOS ROBLES | 488 | No especificado | Muros ejes 7 - 10 / A - F piso 10 torre 3 | 2025-08-13 | 2025-09-10 | 28 | 49 | 83 | 169.4 | MURO | 81.767 | 3 | 169.388
24603 - FLORA - PARQUE CENTRAL LOS ROBLES | 488 | No especificado | Muros ejes 7 - 10 / A - F piso 10 torre 3 | 2025-08-13 | 2025-09-10 | 28 | 49 | 80.9 | 165.1 | MURO | 81.767 | 3 | 165.102
24603 - FLORA - PARQUE CENTRAL LOS ROBLES | 481 | No especificado | Muros ejes 3 - 10 / A - F piso 10 torre 4 | 2025-08-11 | 2025-09-08 | 28 | 49 | 64.8 | 132.2 | MURO | 64.167 | 3 | 132.245
24603 - FLORA - PARQUE CENTRAL LOS ROBLES | 481 | No especificado | Muros ejes 3 - 10 / A - F piso 10 torre 4 | 2025-08-11 | 2025-09-08 | 28 | 49 | 63.5 | 129.6 | MURO | 64.167 | 3 | 129.592
24603 - FLORA - PARQUE CENTRAL LOS ROBLES | 481 | No especificado | Muros ejes 3 - 10 / A - F piso 10 torre 4 | 2025-08-11 | 2025-09-08 | 28 | 49 | 64.2 | 131 | MURO | 64.167 | 3 | 131.02
24603 - FLORA - PARQUE CENTRAL LOS ROBLES | 478 | No especificado | Muros Ejes 1 - 8 / G - L Piso 9 Torre 3 | 2025-08-09 | 2025-09-06 | 28 | 49 | 65.8 | 134.3 | MURO | 65.067 | 3 | 134.286
24603 - FLORA - PARQUE CENTRAL LOS ROBLES | 478 | No especificado | Muros Ejes 1 - 8 / G - L Piso 9 Torre 3 | 2025-08-09 | 2025-09-06 | 28 | 49 | 64.2 | 131 | MURO | 65.067 | 3 | 131.02
24603 - FLORA - PARQUE CENTRAL LOS ROBLES | 478 | No especificado | Muros Ejes 1 - 8 / G - L Piso 9 Torre 3 | 2025-08-09 | 2025-09-06 | 28 | 49 | 65.2 | 133.1 | MURO | 65.067 | 3 | 133.061
24603 - FLORA - PARQUE CENTRAL LOS ROBLES | 476 | No especificado | Muros ejes 6 - 1 / A - G Piso 9 Torre 3 | 2025-08-08 | 2025-09-05 | 28 | 49 | 72.3 | 147.6 | MURO | 71.567 | 3 | 147.551
24603 - FLORA - PARQUE CENTRAL LOS ROBLES | 476 | No especificado | Muros ejes 6 - 1 / A - G Piso 9 Torre 3 | 2025-08-08 | 2025-09-05 | 28 | 49 | 70.6 | 144.1 | MURO | 71.567 | 3 | 144.082
24603 - FLORA - PARQUE CENTRAL LOS ROBLES | 476 | No especificado | Muros ejes 6 - 1 / A - G Piso 9 Torre 3 | 2025-08-08 | 2025-09-05 | 28 | 49 | 71.8 | 146.5 | MURO | 71.567 | 3 | 146.531
24603 - FLORA - PARQUE CENTRAL LOS ROBLES | 1047 | No especificado | Muros T2 , piso 4 , ejes 1 - 4 / A - 2 | 2026-05-14 | 2026-06-11 | 28 | 48.3 | 60.8 | 125.9 | MURO | 60.1 | 3 | 125.88
24603 - FLORA - PARQUE CENTRAL LOS ROBLES | 1047 | No especificado | Muros T2 , piso 4 , ejes 1 - 4 / A - 2 | 2026-05-14 | 2026-06-11 | 28 | 48.3 | 60.5 | 125.3 | MURO | 60.1 | 3 | 125.259
24603 - FLORA - PARQUE CENTRAL LOS ROBLES | 1047 | No especificado | Muros T2 , piso 4 , ejes 1 - 4 / A - 2 | 2026-05-14 | 2026-06-11 | 28 | 48.3 | 59 | 122.2 | MURO | 60.1 | 3 | 122.153
24603 - FLORA - PARQUE CENTRAL LOS ROBLES | 1046 | No especificado | Muros T1 , piso 4 ejes 4 - 7 / A - D | 2026-05-13 | 2026-06-10 | 28 | 48.3 | 54.9 | 113.7 | MURO | 54.633 | 3 | 113.665
24603 - FLORA - PARQUE CENTRAL LOS ROBLES | 1046 | No especificado | Muros T1 , piso 4 ejes 4 - 7 / A - D | 2026-05-13 | 2026-06-10 | 28 | 48.3 | 54.6 | 113 | MURO | 54.633 | 3 | 113.043
24603 - FLORA - PARQUE CENTRAL LOS ROBLES | 1046 | No especificado | Muros T1 , piso 4 ejes 4 - 7 / A - D | 2026-05-13 | 2026-06-10 | 28 | 48.3 | 54.4 | 112.6 | MURO | 54.633 | 3 | 112.629
24603 - FLORA - PARQUE CENTRAL LOS ROBLES | 1044 | No especificado | Muros T2 , piso 3 ejes 1 - 3 / B - 2 | 2026-05-12 | 2026-06-09 | 28 | 48.3 | 60.8 | 125.9 | MURO | 61.133 | 3 | 125.88
24603 - FLORA - PARQUE CENTRAL LOS ROBLES | 1044 | No especificado | Muros T2 , piso 3 ejes 1 - 3 / B - 2 | 2026-05-12 | 2026-06-09 | 28 | 48.3 | 62.4 | 129.2 | MURO | 61.133 | 3 | 129.193
24603 - FLORA - PARQUE CENTRAL LOS ROBLES | 1044 | No especificado | Muros T2 , piso 3 ejes 1 - 3 / B - 2 | 2026-05-12 | 2026-06-09 | 28 | 48.3 | 60.2 | 124.6 | MURO | 61.133 | 3 | 124.638
24603 - FLORA - PARQUE CENTRAL LOS ROBLES | 1043 | AUTOCO | Muros T1 piso 1 ejes 4 - 7 / G - L | 2026-05-11 | 2026-06-08 | 28 | 48.3 | 60.5 | 125.3 | MURO | 60.1 | 3 | 125.259
24603 - FLORA - PARQUE CENTRAL LOS ROBLES | 1043 | AUTOCO | Muros T1 piso 1 ejes 4 - 7 / G - L | 2026-05-11 | 2026-06-08 | 28 | 48.3 | 59 | 122.2 | MURO | 60.1 | 3 | 122.153
24603 - FLORA - PARQUE CENTRAL LOS ROBLES | 1043 | AUTOCO | Muros T1 piso 1 ejes 4 - 7 / G - L | 2026-05-11 | 2026-06-08 | 28 | 48.3 | 60.8 | 125.9 | MURO | 60.1 | 3 | 125.88
24603 - FLORA - PARQUE CENTRAL LOS ROBLES | 1042 | AUTOCO | Muros T2 piso 3 ejes 1 - 4 / A - F - 4 - 5 / G - L | 2026-05-11 | 2026-06-08 | 28 | 48.3 | 61.6 | 127.5 | MURO | 61.933 | 3 | 127.536
24603 - FLORA - PARQUE CENTRAL LOS ROBLES | 1042 | AUTOCO | Muros T2 piso 3 ejes 1 - 4 / A - F - 4 - 5 / G - L | 2026-05-11 | 2026-06-08 | 28 | 48.3 | 62 | 128.4 | MURO | 61.933 | 3 | 128.364
24603 - FLORA - PARQUE CENTRAL LOS ROBLES | 1042 | AUTOCO | Muros T2 piso 3 ejes 1 - 4 / A - F - 4 - 5 / G - L | 2026-05-11 | 2026-06-08 | 28 | 48.3 | 62.2 | 128.8 | MURO | 61.933 | 3 | 128.778
24603 - FLORA - PARQUE CENTRAL LOS ROBLES | 1036 | Autoco | Muros T2, piso 3 ejes 4 - 7 / A - F | 2026-05-06 | 2026-06-03 | 28 | 48.3 | 49.8 | 103.1 | MURO | 49.2 | 3 | 103.106
24603 - FLORA - PARQUE CENTRAL LOS ROBLES | 1036 | Autoco | Muros T2, piso 3 ejes 4 - 7 / A - F | 2026-05-06 | 2026-06-03 | 28 | 48.3 | 48.4 | 100.2 | MURO | 49.2 | 3 | 100.207
24603 - FLORA - PARQUE CENTRAL LOS ROBLES | 1036 | Autoco | Muros T2, piso 3 ejes 4 - 7 / A - F | 2026-05-06 | 2026-06-03 | 28 | 48.3 | 49.4 | 102.3 | MURO | 49.2 | 3 | 102.277
24603 - FLORA - PARQUE CENTRAL LOS ROBLES | 1035 | Autoco | Muros T1 piso 1 ejes 1 - 3 / A - L | 2026-05-06 | 2026-06-03 | 28 | 48.3 | 50.7 | 105 | MURO | 50.3 | 3 | 104.969
24603 - FLORA - PARQUE CENTRAL LOS ROBLES | 1035 | Autoco | Muros T1 piso 1 ejes 1 - 3 / A - L | 2026-05-06 | 2026-06-03 | 28 | 48.3 | 50 | 103.5 | MURO | 50.3 | 3 | 103.52
24603 - FLORA - PARQUE CENTRAL LOS ROBLES | 1035 | Autoco | Muros T1 piso 1 ejes 1 - 3 / A - L | 2026-05-06 | 2026-06-03 | 28 | 48.3 | 50.2 | 103.9 | MURO | 50.3 | 3 | 103.934
24603 - FLORA - PARQUE CENTRAL LOS ROBLES | 1033 | Autoco | Muros T2 piso 3, ejes 5 - 9 / G - L | 2026-05-06 | 2026-06-03 | 28 | 48.3 | 64.7 | 134 | MURO | 64.4 | 3 | 133.954
24603 - FLORA - PARQUE CENTRAL LOS ROBLES | 1033 | Autoco | Muros T2 piso 3, ejes 5 - 9 / G - L | 2026-05-06 | 2026-06-03 | 28 | 48.3 | 63.9 | 132.3 | MURO | 64.4 | 3 | 132.298
24603 - FLORA - PARQUE CENTRAL LOS ROBLES | 1033 | Autoco | Muros T2 piso 3, ejes 5 - 9 / G - L | 2026-05-06 | 2026-06-03 | 28 | 48.3 | 64.6 | 133.7 | MURO | 64.4 | 3 | 133.747
24603 - FLORA - PARQUE CENTRAL LOS ROBLES | 1017 | No especificado | Muros T2 , piso 2, ejes 1 - 4 / A - F | 2026-04-26 | 2026-05-24 | 28 | 48.3 | 56.4 | 116.8 | MURO | 56.3 | 3 | 116.77
24603 - FLORA - PARQUE CENTRAL LOS ROBLES | 1017 | No especificado | Muros T2 , piso 2, ejes 1 - 4 / A - F | 2026-04-26 | 2026-05-24 | 28 | 48.3 | 57.3 | 118.6 | MURO | 56.3 | 3 | 118.634
24603 - FLORA - PARQUE CENTRAL LOS ROBLES | 1017 | No especificado | Muros T2 , piso 2, ejes 1 - 4 / A - F | 2026-04-26 | 2026-05-24 | 28 | 48.3 | 55.2 | 114.3 | MURO | 56.3 | 3 | 114.286
24603 - FLORA - PARQUE CENTRAL LOS ROBLES | 1054 | AUTO | Muros T1, piso 1 ejes 7 - 9 / G - L | 2026-05-16 | 2026-06-13 | 28 | 48.3 | 55.9 | 115.7 | MURO | 55.967 | 3 | 115.735
24603 - FLORA - PARQUE CENTRAL LOS ROBLES | 1054 | AUTO | Muros T1, piso 1 ejes 7 - 9 / G - L | 2026-05-16 | 2026-06-13 | 28 | 48.3 | 56.7 | 117.4 | MURO | 55.967 | 3 | 117.391
24603 - FLORA - PARQUE CENTRAL LOS ROBLES | 1054 | AUTO | Muros T1, piso 1 ejes 7 - 9 / G - L | 2026-05-16 | 2026-06-13 | 28 | 48.3 | 55.3 | 114.5 | MURO | 55.967 | 3 | 114.493
24603 - FLORA - PARQUE CENTRAL LOS ROBLES | 1051 | AUTO | Muros T2, piso 4, ejes 11 - 12 / A - F | 2026-05-15 | 2026-06-12 | 28 | 48.3 | 59.9 | 124 | MURO | 59.267 | 3 | 124.017
24603 - FLORA - PARQUE CENTRAL LOS ROBLES | 1051 | AUTO | Muros T2, piso 4, ejes 11 - 12 / A - F | 2026-05-15 | 2026-06-12 | 28 | 48.3 | 58.5 | 121.1 | MURO | 59.267 | 3 | 121.118
24603 - FLORA - PARQUE CENTRAL LOS ROBLES | 1051 | AUTO | Muros T2, piso 4, ejes 11 - 12 / A - F | 2026-05-15 | 2026-06-12 | 28 | 48.3 | 59.4 | 123 | MURO | 59.267 | 3 | 122.981
24603 - FLORA - PARQUE CENTRAL LOS ROBLES | 1050 | AUTO | Muros T1, piso 1, ejes 7 - 9 / A - F | 2026-05-15 | 2026-06-12 | 28 | 48.3 | 55.2 | 114.3 | MURO | 55.367 | 3 | 114.286
24603 - FLORA - PARQUE CENTRAL LOS ROBLES | 1050 | AUTO | Muros T1, piso 1, ejes 7 - 9 / A - F | 2026-05-15 | 2026-06-12 | 28 | 48.3 | 56.1 | 116.1 | MURO | 55.367 | 3 | 116.149
24603 - FLORA - PARQUE CENTRAL LOS ROBLES | 1050 | AUTO | Muros T1, piso 1, ejes 7 - 9 / A - F | 2026-05-15 | 2026-06-12 | 28 | 48.3 | 54.8 | 113.5 | MURO | 55.367 | 3 | 113.458
24603 - FLORA - PARQUE CENTRAL LOS ROBLES | 1055 | AUTO | Muros T2, Piso 4, Ejes 9-1, A-F | 2026-05-16 | 2026-06-13 | 28 | 48.3 | 61.6 | 127.5 | MURO | 60.933 | 3 | 127.536
24603 - FLORA - PARQUE CENTRAL LOS ROBLES | 1055 | AUTO | Muros T2, Piso 4, Ejes 9-1, A-F | 2026-05-16 | 2026-06-13 | 28 | 48.3 | 60.1 | 124.4 | MURO | 60.933 | 3 | 124.431
24603 - FLORA - PARQUE CENTRAL LOS ROBLES | 1055 | AUTO | Muros T2, Piso 4, Ejes 9-1, A-F | 2026-05-16 | 2026-06-13 | 28 | 48.3 | 61.1 | 126.5 | MURO | 60.933 | 3 | 126.501
24603 - FLORA - PARQUE CENTRAL LOS ROBLES | 1061 | AUTO | Muros T2, Piso 4, Ejes 7-9 G-L | 2026-05-20 | 2026-06-17 | 28 | 48.3 | 58.1 | 120.3 | MURO | 58.167 | 3 | 120.29
24603 - FLORA - PARQUE CENTRAL LOS ROBLES | 1061 | AUTO | Muros T2, Piso 4, Ejes 7-9 G-L | 2026-05-20 | 2026-06-17 | 28 | 48.3 | 58.9 | 121.9 | MURO | 58.167 | 3 | 121.946
24603 - FLORA - PARQUE CENTRAL LOS ROBLES | 1061 | AUTO | Muros T2, Piso 4, Ejes 7-9 G-L | 2026-05-20 | 2026-06-17 | 28 | 48.3 | 57.5 | 119 | MURO | 58.167 | 3 | 119.048
24603 - FLORA - PARQUE CENTRAL LOS ROBLES | 1060 | AUTO | Muros T1, Piso 1, Ejes 9-12 G-L | 2026-05-20 | 2026-06-17 | 28 | 48.3 | 57.7 | 119.5 | MURO | 57.067 | 3 | 119.462
24603 - FLORA - PARQUE CENTRAL LOS ROBLES | 1060 | AUTO | Muros T1, Piso 1, Ejes 9-12 G-L | 2026-05-20 | 2026-06-17 | 28 | 48.3 | 56.3 | 116.6 | MURO | 57.067 | 3 | 116.563
24603 - FLORA - PARQUE CENTRAL LOS ROBLES | 1060 | AUTO | Muros T1, Piso 1, Ejes 9-12 G-L | 2026-05-20 | 2026-06-17 | 28 | 48.3 | 57.2 | 118.4 | MURO | 57.067 | 3 | 118.427
24603 - FLORA - PARQUE CENTRAL LOS ROBLES | 1028 | AUTOCO | Muros T2, Piso 3, Ejes 7, 11 / A – F | 2026-05-04 | 2026-06-01 | 28 | 48.3 | 61.3 | 126.9 | MURO | 61.533 | 3 | 126.915
24603 - FLORA - PARQUE CENTRAL LOS ROBLES | 1028 | AUTOCO | Muros T2, Piso 3, Ejes 7, 11 / A – F | 2026-05-04 | 2026-06-01 | 28 | 48.3 | 62.4 | 129.2 | MURO | 61.533 | 3 | 129.193
24603 - FLORA - PARQUE CENTRAL LOS ROBLES | 1028 | AUTOCO | Muros T2, Piso 3, Ejes 7, 11 / A – F | 2026-05-04 | 2026-06-01 | 28 | 48.3 | 60.9 | 126.1 | MURO | 61.533 | 3 | 126.087
24603 - FLORA - PARQUE CENTRAL LOS ROBLES | 1024 | AUTOCO | Muros T2, Piso 3, 9 y 12, / F – L, y 11 – 12 / A – F | 2026-05-02 | 2026-05-30 | 28 | 48.3 | 49.9 | 103.3 | MURO | 50.9 | 3 | 103.313
24603 - FLORA - PARQUE CENTRAL LOS ROBLES | 1024 | AUTOCO | Muros T2, Piso 3, 9 y 12, / F – L, y 11 – 12 / A – F | 2026-05-02 | 2026-05-30 | 28 | 48.3 | 52 | 107.7 | MURO | 50.9 | 3 | 107.66
24603 - FLORA - PARQUE CENTRAL LOS ROBLES | 1024 | AUTOCO | Muros T2, Piso 3, 9 y 12, / F – L, y 11 – 12 / A – F | 2026-05-02 | 2026-05-30 | 28 | 48.3 | 50.8 | 105.2 | MURO | 50.9 | 3 | 105.176
24603 - FLORA - PARQUE CENTRAL LOS ROBLES | 1000 | Autocompactante | Muros T2 piso 2, ejes 9,12 G-2 | 2026-04-16 | 2026-05-14 | 28 | 48.3 | 53.5 | 110.8 | MURO | 53.633 | 3 | 110.766
24603 - FLORA - PARQUE CENTRAL LOS ROBLES | 1000 | Autocompactante | Muros T2 piso 2, ejes 9,12 G-2 | 2026-04-16 | 2026-05-14 | 28 | 48.3 | 54.4 | 112.6 | MURO | 53.633 | 3 | 112.629
24603 - FLORA - PARQUE CENTRAL LOS ROBLES | 1000 | Autocompactante | Muros T2 piso 2, ejes 9,12 G-2 | 2026-04-16 | 2026-05-14 | 28 | 48.3 | 53 | 109.7 | MURO | 53.633 | 3 | 109.731
24603 - FLORA - PARQUE CENTRAL LOS ROBLES | M-998 | Autocompactante | Muros T2, piso 2 ejes 9-12 A-F | 2026-04-15 | 2026-05-13 | 28 | 48.3 | 57.7 | 119.5 | MURO | 57.833 | 3 | 119.462
24603 - FLORA - PARQUE CENTRAL LOS ROBLES | M-998 | Autocompactante | Muros T2, piso 2 ejes 9-12 A-F | 2026-04-15 | 2026-05-13 | 28 | 48.3 | 58.6 | 121.3 | MURO | 57.833 | 3 | 121.325
24603 - FLORA - PARQUE CENTRAL LOS ROBLES | M-998 | Autocompactante | Muros T2, piso 2 ejes 9-12 A-F | 2026-04-15 | 2026-05-13 | 28 | 48.3 | 57.2 | 118.4 | MURO | 57.833 | 3 | 118.427
24603 - FLORA - PARQUE CENTRAL LOS ROBLES | 996 | Autocompactante | Muros T2, ejes 11, 12, A-F y 12, A-2, piso 2 | 2026-04-14 | 2026-05-12 | 28 | 48.3 | 59.4 | 123 | MURO | 59.533 | 3 | 122.981
24603 - FLORA - PARQUE CENTRAL LOS ROBLES | 996 | Autocompactante | Muros T2, ejes 11, 12, A-F y 12, A-2, piso 2 | 2026-04-14 | 2026-05-12 | 28 | 48.3 | 60.3 | 124.8 | MURO | 59.533 | 3 | 124.845
24603 - FLORA - PARQUE CENTRAL LOS ROBLES | 996 | Autocompactante | Muros T2, ejes 11, 12, A-F y 12, A-2, piso 2 | 2026-04-14 | 2026-05-12 | 28 | 48.3 | 58.9 | 121.9 | MURO | 59.533 | 3 | 121.946
24603 - FLORA - PARQUE CENTRAL LOS ROBLES | 987 | Autoco | Muros T2, Piso 1, Ejes B - F / 1 - 2 | 2026-04-09 | 2026-05-07 | 28 | 48.3 | 56.5 | 117 | MURO | 55.833 | 3 | 116.977
24603 - FLORA - PARQUE CENTRAL LOS ROBLES | 987 | Autoco | Muros T2, Piso 1, Ejes B - F / 1 - 2 | 2026-04-09 | 2026-05-07 | 28 | 48.3 | 56.2 | 116.4 | MURO | 55.833 | 3 | 116.356
24603 - FLORA - PARQUE CENTRAL LOS ROBLES | 987 | Autoco | Muros T2, Piso 1, Ejes B - F / 1 - 2 | 2026-04-09 | 2026-05-07 | 28 | 48.3 | 54.8 | 113.5 | MURO | 55.833 | 3 | 113.458
24603 - FLORA - PARQUE CENTRAL LOS ROBLES | 1023 | Autoco | Muros T2 piso 3 ejes 13, 15 / A - L | 2026-04-28 | 2026-05-26 | 28 | 48.3 | 55.1 | 114.1 | MURO | 54.367 | 3 | 114.079
24603 - FLORA - PARQUE CENTRAL LOS ROBLES | 1023 | Autoco | Muros T2 piso 3 ejes 13, 15 / A - L | 2026-04-28 | 2026-05-26 | 28 | 48.3 | 53.4 | 110.6 | MURO | 54.367 | 3 | 110.559
24603 - FLORA - PARQUE CENTRAL LOS ROBLES | 1023 | Autoco | Muros T2 piso 3 ejes 13, 15 / A - L | 2026-04-28 | 2026-05-26 | 28 | 48.3 | 54.6 | 113 | MURO | 54.367 | 3 | 113.043
24603 - FLORA - PARQUE CENTRAL LOS ROBLES | 985 | Autoco. | Muros T2, ejes 1, 3,1, A - B y F -2 , piso 1 | 2026-04-08 | 2026-05-06 | 28 | 48.3 | 62.6 | 129.6 | MURO | 62.333 | 3 | 129.607
24603 - FLORA - PARQUE CENTRAL LOS ROBLES | 985 | Autoco. | Muros T2, ejes 1, 3,1, A - B y F -2 , piso 1 | 2026-04-08 | 2026-05-06 | 28 | 48.3 | 62.3 | 129 | MURO | 62.333 | 3 | 128.986
24603 - FLORA - PARQUE CENTRAL LOS ROBLES | 985 | Autoco. | Muros T2, ejes 1, 3,1, A - B y F -2 , piso 1 | 2026-04-08 | 2026-05-06 | 28 | 48.3 | 62.1 | 128.6 | MURO | 62.333 | 3 | 128.571
24603 - FLORA - PARQUE CENTRAL LOS ROBLES | 1012 | Autoco | Muros T2 piso 2 ejes 1, 5 / G - L | 2026-04-23 | 2026-05-21 | 28 | 48.3 | 59.6 | 123.4 | MURO | 58.867 | 3 | 123.395
24603 - FLORA - PARQUE CENTRAL LOS ROBLES | 1012 | Autoco | Muros T2 piso 2 ejes 1, 5 / G - L | 2026-04-23 | 2026-05-21 | 28 | 48.3 | 58.1 | 120.3 | MURO | 58.867 | 3 | 120.29
24603 - FLORA - PARQUE CENTRAL LOS ROBLES | 1012 | Autoco | Muros T2 piso 2 ejes 1, 5 / G - L | 2026-04-23 | 2026-05-21 | 28 | 48.3 | 58.9 | 121.9 | MURO | 58.867 | 3 | 121.946
24603 - FLORA - PARQUE CENTRAL LOS ROBLES | 1009 | Autoco | Muros T2 piso 2 ejes 4 - 7 / A - L | 2026-04-21 | 2026-05-19 | 28 | 48.3 | 61.6 | 127.5 | MURO | 61.7 | 3 | 127.536
24603 - FLORA - PARQUE CENTRAL LOS ROBLES | 1009 | Autoco | Muros T2 piso 2 ejes 4 - 7 / A - L | 2026-04-21 | 2026-05-19 | 28 | 48.3 | 62.6 | 129.6 | MURO | 61.7 | 3 | 129.607
24603 - FLORA - PARQUE CENTRAL LOS ROBLES | 1009 | Autoco | Muros T2 piso 2 ejes 4 - 7 / A - L | 2026-04-21 | 2026-05-19 | 28 | 48.3 | 60.9 | 126.1 | MURO | 61.7 | 3 | 126.087
24603 - FLORA - PARQUE CENTRAL LOS ROBLES | 1007 | Autoco | Muros T2 piso 2 ejes 4, 7 / A - F | 2026-04-20 | 2026-05-18 | 28 | 48.3 | 49.6 | 102.7 | MURO | 49.667 | 3 | 102.692
24603 - FLORA - PARQUE CENTRAL LOS ROBLES | 1007 | Autoco | Muros T2 piso 2 ejes 4, 7 / A - F | 2026-04-20 | 2026-05-18 | 28 | 48.3 | 50.4 | 104.3 | MURO | 49.667 | 3 | 104.348
24603 - FLORA - PARQUE CENTRAL LOS ROBLES | 1007 | Autoco | Muros T2 piso 2 ejes 4, 7 / A - F | 2026-04-20 | 2026-05-18 | 28 | 48.3 | 49 | 101.4 | MURO | 49.667 | 3 | 101.449
24603 - FLORA - PARQUE CENTRAL LOS ROBLES | 1005 | Autoco | Muros T2 piso 2 ejes 7 - 9 / A - L | 2026-04-18 | 2026-05-16 | 28 | 48.3 | 58.1 | 120.3 | MURO | 58.3 | 3 | 120.29
24603 - FLORA - PARQUE CENTRAL LOS ROBLES | 1005 | Autoco | Muros T2 piso 2 ejes 7 - 9 / A - L | 2026-04-18 | 2026-05-16 | 28 | 48.3 | 59.1 | 122.4 | MURO | 58.3 | 3 | 122.36
24603 - FLORA - PARQUE CENTRAL LOS ROBLES | 1005 | Autoco | Muros T2 piso 2 ejes 7 - 9 / A - L | 2026-04-18 | 2026-05-16 | 28 | 48.3 | 57.7 | 119.5 | MURO | 58.3 | 3 | 119.462
24603 - FLORA - PARQUE CENTRAL LOS ROBLES | 1004 | Autoco | Muros T1 pozo ascensores ejes 9 - 7 / H - I | 2026-04-18 | 2026-05-16 | 28 | 48.3 | 70.1 | 145.1 | MURO | 70.233 | 3 | 145.135
24603 - FLORA - PARQUE CENTRAL LOS ROBLES | 1004 | Autoco | Muros T1 pozo ascensores ejes 9 - 7 / H - I | 2026-04-18 | 2026-05-16 | 28 | 48.3 | 69.7 | 144.3 | MURO | 70.233 | 3 | 144.306
24603 - FLORA - PARQUE CENTRAL LOS ROBLES | 1004 | Autoco | Muros T1 pozo ascensores ejes 9 - 7 / H - I | 2026-04-18 | 2026-05-16 | 28 | 48.3 | 70.9 | 146.8 | MURO | 70.233 | 3 | 146.791
24603 - FLORA - PARQUE CENTRAL LOS ROBLES | 977 | Autoco | Muros T2, Ejes 4, 6, / G - L y 5, 7 / A - F P1 | 2026-03-27 | 2026-04-24 | 28 | 48.3 | 59.3 | 122.8 | MURO | 58.3 | 3 | 122.774
24603 - FLORA - PARQUE CENTRAL LOS ROBLES | 977 | Autoco | Muros T2, Ejes 4, 6, / G - L y 5, 7 / A - F P1 | 2026-03-27 | 2026-04-24 | 28 | 48.3 | 57.9 | 119.9 | MURO | 58.3 | 3 | 119.876
24603 - FLORA - PARQUE CENTRAL LOS ROBLES | 977 | Autoco | Muros T2, Ejes 4, 6, / G - L y 5, 7 / A - F P1 | 2026-03-27 | 2026-04-24 | 28 | 48.3 | 57.7 | 119.5 | MURO | 58.3 | 3 | 119.462
24603 - FLORA - PARQUE CENTRAL LOS ROBLES | 972 | Autoco | Muros T2 , ejes 7 , 9 / A - L piso 1 | 2026-03-24 | 2026-04-21 | 28 | 48.3 | 65 | 134.6 | MURO | 64.267 | 3 | 134.576
24603 - FLORA - PARQUE CENTRAL LOS ROBLES | 972 | Autoco | Muros T2 , ejes 7 , 9 / A - L piso 1 | 2026-03-24 | 2026-04-21 | 28 | 48.3 | 63.4 | 131.3 | MURO | 64.267 | 3 | 131.263
24603 - FLORA - PARQUE CENTRAL LOS ROBLES | 972 | Autoco | Muros T2 , ejes 7 , 9 / A - L piso 1 | 2026-03-24 | 2026-04-21 | 28 | 48.3 | 64.4 | 133.3 | MURO | 64.267 | 3 | 133.333
24603 - FLORA - PARQUE CENTRAL LOS ROBLES | 969 | Autoco | Muros T2 , ejes 9 , 12 / A - F piso 1 | 2026-03-20 | 2026-04-17 | 28 | 48.3 | 64.6 | 133.7 | MURO | 64.767 | 3 | 133.747
24603 - FLORA - PARQUE CENTRAL LOS ROBLES | 969 | Autoco | Muros T2 , ejes 9 , 12 / A - F piso 1 | 2026-03-20 | 2026-04-17 | 28 | 48.3 | 65.7 | 136 | MURO | 64.767 | 3 | 136.025
24603 - FLORA - PARQUE CENTRAL LOS ROBLES | 969 | Autoco | Muros T2 , ejes 9 , 12 / A - F piso 1 | 2026-03-20 | 2026-04-17 | 28 | 48.3 | 64 | 132.5 | MURO | 64.767 | 3 | 132.505
24603 - FLORA - PARQUE CENTRAL LOS ROBLES | 966 | AUTOCO | Muros T2, ejes 9, 12, G – L, piso 1 | 2026-03-18 | 2026-04-15 | 28 | 48.3 | 59.9 | 124 | MURO | 59.267 | 3 | 124.017
24603 - FLORA - PARQUE CENTRAL LOS ROBLES | 966 | AUTOCO | Muros T2, ejes 9, 12, G – L, piso 1 | 2026-03-18 | 2026-04-15 | 28 | 48.3 | 58.5 | 121.1 | MURO | 59.267 | 3 | 121.118
24603 - FLORA - PARQUE CENTRAL LOS ROBLES | 966 | AUTOCO | Muros T2, ejes 9, 12, G – L, piso 1 | 2026-03-18 | 2026-04-15 | 28 | 48.3 | 59.4 | 123 | MURO | 59.267 | 3 | 122.981
24603 - FLORA - PARQUE CENTRAL LOS ROBLES | 962 | AUTOCO | Muros de ascensor T3, ejes 4, 6 / I - F | 2026-03-14 | 2026-04-11 | 28 | 48.3 | 69.4 | 143.7 | MURO | 68.7 | 3 | 143.685
24603 - FLORA - PARQUE CENTRAL LOS ROBLES | 962 | AUTOCO | Muros de ascensor T3, ejes 4, 6 / I - F | 2026-03-14 | 2026-04-11 | 28 | 48.3 | 67.8 | 140.4 | MURO | 68.7 | 3 | 140.373
24603 - FLORA - PARQUE CENTRAL LOS ROBLES | 962 | AUTOCO | Muros de ascensor T3, ejes 4, 6 / I - F | 2026-03-14 | 2026-04-11 | 28 | 48.3 | 68.9 | 142.7 | MURO | 68.7 | 3 | 142.65
24603 - FLORA - PARQUE CENTRAL LOS ROBLES | 926 | Autoco. | Muros cimentación T2, ejes 9-7 / K-A | 2026-02-17 | 2026-03-17 | 28 | 48.3 | 65.5 | 135.6 | MURO | 65.267 | 3 | 135.611
24603 - FLORA - PARQUE CENTRAL LOS ROBLES | 926 | Autoco. | Muros cimentación T2, ejes 9-7 / K-A | 2026-02-17 | 2026-03-17 | 28 | 48.3 | 65.3 | 135.2 | MURO | 65.267 | 3 | 135.197
24603 - FLORA - PARQUE CENTRAL LOS ROBLES | 926 | Autoco. | Muros cimentación T2, ejes 9-7 / K-A | 2026-02-17 | 2026-03-17 | 28 | 48.3 | 65 | 134.6 | MURO | 65.267 | 3 | 134.576
24603 - FLORA - PARQUE CENTRAL LOS ROBLES | 673 | No especificado | Muros ejes 1-8/G-L Piso 18 torre 3 | 2025-10-23 | 2025-11-20 | 28 | 42 | 49 | 116.7 | MURO | 48.567 | 3 | 116.667
24603 - FLORA - PARQUE CENTRAL LOS ROBLES | 673 | No especificado | Muros ejes 1-8/G-L Piso 18 torre 3 | 2025-10-23 | 2025-11-20 | 28 | 42 | 48.6 | 115.7 | MURO | 48.567 | 3 | 115.714
24603 - FLORA - PARQUE CENTRAL LOS ROBLES | 673 | No especificado | Muros ejes 1-8/G-L Piso 18 torre 3 | 2025-10-23 | 2025-11-20 | 28 | 42 | 48.1 | 114.5 | MURO | 48.567 | 3 | 114.524
24603 - FLORA - PARQUE CENTRAL LOS ROBLES | 670 | AU 6000 | Muros ejes 1 - 7 / A - F 9 - 8 / G - L piso 18 torre 3 | 2025-10-22 | 2025-11-19 | 28 | 42 | 52 | 123.8 | MURO | 51.2 | 3 | 123.81
24603 - FLORA - PARQUE CENTRAL LOS ROBLES | 670 | AU 6000 | Muros ejes 1 - 7 / A - F 9 - 8 / G - L piso 18 torre 3 | 2025-10-22 | 2025-11-19 | 28 | 42 | 50.1 | 119.3 | MURO | 51.2 | 3 | 119.286
24603 - FLORA - PARQUE CENTRAL LOS ROBLES | 670 | AU 6000 | Muros ejes 1 - 7 / A - F 9 - 8 / G - L piso 18 torre 3 | 2025-10-22 | 2025-11-19 | 28 | 42 | 51.5 | 122.6 | MURO | 51.2 | 3 | 122.619
24603 - FLORA - PARQUE CENTRAL LOS ROBLES | 665 | AU 6000 | Muros ejes 7 - 9 / A - F y 9 - 12 / G - L piso 18 torre 3 y 12 / G - L piso 18 torre 4 | 2025-10-21 | 2025-11-18 | 28 | 42 | 53.5 | 127.4 | MURO | 52.7 | 3 | 127.381
24603 - FLORA - PARQUE CENTRAL LOS ROBLES | 665 | AU 6000 | Muros ejes 7 - 9 / A - F y 9 - 12 / G - L piso 18 torre 3 y 12 / G - L piso 18 torre 4 | 2025-10-21 | 2025-11-18 | 28 | 42 | 52 | 123.8 | MURO | 52.7 | 3 | 123.81
24603 - FLORA - PARQUE CENTRAL LOS ROBLES | 665 | AU 6000 | Muros ejes 7 - 9 / A - F y 9 - 12 / G - L piso 18 torre 3 y 12 / G - L piso 18 torre 4 | 2025-10-21 | 2025-11-18 | 28 | 42 | 52.6 | 125.2 | MURO | 52.7 | 3 | 125.238
24603 - FLORA - PARQUE CENTRAL LOS ROBLES | 661 | No especificado | Muros ejes 9-12 / A-F piso 18 torre 3 y ejes 1-2 / A-F y 2-4 / G-L piso 18 torre 4 | 2025-10-20 | 2025-11-17 | 28 | 42 | 53.2 | 126.7 | MURO | 52.9 | 3 | 126.667
24603 - FLORA - PARQUE CENTRAL LOS ROBLES | 661 | No especificado | Muros ejes 9-12 / A-F piso 18 torre 3 y ejes 1-2 / A-F y 2-4 / G-L piso 18 torre 4 | 2025-10-20 | 2025-11-17 | 28 | 42 | 53.7 | 127.9 | MURO | 52.9 | 3 | 127.857
24603 - FLORA - PARQUE CENTRAL LOS ROBLES | 661 | No especificado | Muros ejes 9-12 / A-F piso 18 torre 3 y ejes 1-2 / A-F y 2-4 / G-L piso 18 torre 4 | 2025-10-20 | 2025-11-17 | 28 | 42 | 51.8 | 123.3 | MURO | 52.9 | 3 | 123.333
24603 - FLORA - PARQUE CENTRAL LOS ROBLES | 656 | AU 6000 | Muros ejes 4 - 10 / F - L piso 18 torre 4 | 2025-10-18 | 2025-11-15 | 28 | 42 | 43.5 | 103.6 | MURO | 43.5 | 3 | 103.571
24603 - FLORA - PARQUE CENTRAL LOS ROBLES | 656 | AU 6000 | Muros ejes 4 - 10 / F - L piso 18 torre 4 | 2025-10-18 | 2025-11-15 | 28 | 42 | 44.1 | 105 | MURO | 43.5 | 3 | 105
24603 - FLORA - PARQUE CENTRAL LOS ROBLES | 656 | AU 6000 | Muros ejes 4 - 10 / F - L piso 18 torre 4 | 2025-10-18 | 2025-11-15 | 28 | 42 | 42.9 | 102.1 | MURO | 43.5 | 3 | 102.143
24603 - FLORA - PARQUE CENTRAL LOS ROBLES | 652 | AU 6000 | Muros ejes 3 - 10 / A - F piso 18 torre 4 | 2025-10-17 | 2025-11-14 | 28 | 42 | 60.1 | 143.1 | MURO | 60.5 | 3 | 143.095
24603 - FLORA - PARQUE CENTRAL LOS ROBLES | 652 | AU 6000 | Muros ejes 3 - 10 / A - F piso 18 torre 4 | 2025-10-17 | 2025-11-14 | 28 | 42 | 61.7 | 146.9 | MURO | 60.5 | 3 | 146.905
24603 - FLORA - PARQUE CENTRAL LOS ROBLES | 652 | AU 6000 | Muros ejes 3 - 10 / A - F piso 18 torre 4 | 2025-10-17 | 2025-11-14 | 28 | 42 | 59.7 | 142.1 | MURO | 60.5 | 3 | 142.143
24603 - FLORA - PARQUE CENTRAL LOS ROBLES | 647 | AU - 6000 | Muros ejes 1 - 8 / G - L piso 17 torre 3 | 2025-10-16 | 2025-11-13 | 28 | 42 | 56.2 | 133.8 | MURO | 56.167 | 3 | 133.81
24603 - FLORA - PARQUE CENTRAL LOS ROBLES | 647 | AU - 6000 | Muros ejes 1 - 8 / G - L piso 17 torre 3 | 2025-10-16 | 2025-11-13 | 28 | 42 | 56.8 | 135.2 | MURO | 56.167 | 3 | 135.238
24603 - FLORA - PARQUE CENTRAL LOS ROBLES | 647 | AU - 6000 | Muros ejes 1 - 8 / G - L piso 17 torre 3 | 2025-10-16 | 2025-11-13 | 28 | 42 | 55.5 | 132.1 | MURO | 56.167 | 3 | 132.143
24603 - FLORA - PARQUE CENTRAL LOS ROBLES | 645 | AU - 6000 | Muros ejes 1 - 8 / A - F piso 17 torre 3 | 2025-10-15 | 2025-11-12 | 28 | 42 | 64.2 | 152.9 | MURO | 64.067 | 3 | 152.857
24603 - FLORA - PARQUE CENTRAL LOS ROBLES | 645 | AU - 6000 | Muros ejes 1 - 8 / A - F piso 17 torre 3 | 2025-10-15 | 2025-11-12 | 28 | 42 | 63.2 | 150.5 | MURO | 64.067 | 3 | 150.476
24603 - FLORA - PARQUE CENTRAL LOS ROBLES | 645 | AU - 6000 | Muros ejes 1 - 8 / A - F piso 17 torre 3 | 2025-10-15 | 2025-11-12 | 28 | 42 | 64.8 | 154.3 | MURO | 64.067 | 3 | 154.286
24603 - FLORA - PARQUE CENTRAL LOS ROBLES | 640 | AU - 6000 | Muros eje 7 - 9 /A-F y 9-12 / G-L piso 17 torre 3 ejes 1-2/ G-L piso 17 torre 4 | 2025-10-14 | 2025-11-11 | 28 | 42 | 59.6 | 141.9 | MURO | 58.833 | 3 | 141.905
24603 - FLORA - PARQUE CENTRAL LOS ROBLES | 640 | AU - 6000 | Muros eje 7 - 9 /A-F y 9-12 / G-L piso 17 torre 3 ejes 1-2/ G-L piso 17 torre 4 | 2025-10-14 | 2025-11-11 | 28 | 42 | 58.1 | 138.3 | MURO | 58.833 | 3 | 138.333
24603 - FLORA - PARQUE CENTRAL LOS ROBLES | 640 | AU - 6000 | Muros eje 7 - 9 /A-F y 9-12 / G-L piso 17 torre 3 ejes 1-2/ G-L piso 17 torre 4 | 2025-10-14 | 2025-11-11 | 28 | 42 | 58.8 | 140 | MURO | 58.833 | 3 | 140
24603 - FLORA - PARQUE CENTRAL LOS ROBLES | 634 | AU 6000 | Muros ejes 1 - 4 / A - F piso 17 torre 4 y ejes 9 - 12 / A - F piso 17 torre 3 | 2025-10-09 | 2025-11-06 | 28 | 42 | 53.3 | 126.9 | MURO | 53.133 | 3 | 126.905
24603 - FLORA - PARQUE CENTRAL LOS ROBLES | 634 | AU 6000 | Muros ejes 1 - 4 / A - F piso 17 torre 4 y ejes 9 - 12 / A - F piso 17 torre 3 | 2025-10-09 | 2025-11-06 | 28 | 42 | 52.9 | 126 | MURO | 53.133 | 3 | 125.952
24603 - FLORA - PARQUE CENTRAL LOS ROBLES | 634 | AU 6000 | Muros ejes 1 - 4 / A - F piso 17 torre 4 y ejes 9 - 12 / A - F piso 17 torre 3 | 2025-10-09 | 2025-11-06 | 28 | 42 | 53.2 | 126.7 | MURO | 53.133 | 3 | 126.667
24603 - FLORA - PARQUE CENTRAL LOS ROBLES | 631 | AU 6000 | Muros ejes 3 - 10 / G - L piso 17 torre 4 | 2025-10-08 | 2025-11-05 | 28 | 42 | 52.5 | 125 | MURO | 52.467 | 3 | 125
24603 - FLORA - PARQUE CENTRAL LOS ROBLES | 631 | AU 6000 | Muros ejes 3 - 10 / G - L piso 17 torre 4 | 2025-10-08 | 2025-11-05 | 28 | 42 | 52.2 | 124.3 | MURO | 52.467 | 3 | 124.286
24603 - FLORA - PARQUE CENTRAL LOS ROBLES | 631 | AU 6000 | Muros ejes 3 - 10 / G - L piso 17 torre 4 | 2025-10-08 | 2025-11-05 | 28 | 42 | 52.7 | 125.5 | MURO | 52.467 | 3 | 125.476
24603 - FLORA - PARQUE CENTRAL LOS ROBLES | 628 | AU 6000 | Muros ejes 3 - 10 / A - F piso torre 4 | 2025-10-07 | 2025-11-04 | 28 | 42 | 52.8 | 125.7 | MURO | 53.067 | 3 | 125.714
24603 - FLORA - PARQUE CENTRAL LOS ROBLES | 628 | AU 6000 | Muros ejes 3 - 10 / A - F piso torre 4 | 2025-10-07 | 2025-11-04 | 28 | 42 | 53.8 | 128.1 | MURO | 53.067 | 3 | 128.095
24603 - FLORA - PARQUE CENTRAL LOS ROBLES | 628 | AU 6000 | Muros ejes 3 - 10 / A - F piso torre 4 | 2025-10-07 | 2025-11-04 | 28 | 42 | 52.6 | 125.2 | MURO | 53.067 | 3 | 125.238
24603 - FLORA - PARQUE CENTRAL LOS ROBLES | 623 | AU - 6000 | Muros ejes 1 - 8 / G - L piso 16 torre 3 | 2025-10-06 | 2025-11-03 | 28 | 42 | 48.8 | 116.2 | MURO | 48.067 | 3 | 116.19
24603 - FLORA - PARQUE CENTRAL LOS ROBLES | 623 | AU - 6000 | Muros ejes 1 - 8 / G - L piso 16 torre 3 | 2025-10-06 | 2025-11-03 | 28 | 42 | 47.4 | 112.9 | MURO | 48.067 | 3 | 112.857
24603 - FLORA - PARQUE CENTRAL LOS ROBLES | 623 | AU - 6000 | Muros ejes 1 - 8 / G - L piso 16 torre 3 | 2025-10-06 | 2025-11-03 | 28 | 42 | 48 | 114.3 | MURO | 48.067 | 3 | 114.286
24603 - FLORA - PARQUE CENTRAL LOS ROBLES | 613 | AU - 6000 | Muros ejes 1 - 3 / A - T piso 16 T4 y ejes 8 - 12 / A - F piso 16 torre 3 | 2025-10-02 | 2025-10-30 | 28 | 42 | 53.7 | 127.9 | MURO | 52.967 | 3 | 127.857
24603 - FLORA - PARQUE CENTRAL LOS ROBLES | 613 | AU - 6000 | Muros ejes 1 - 3 / A - T piso 16 T4 y ejes 8 - 12 / A - F piso 16 torre 3 | 2025-10-02 | 2025-10-30 | 28 | 42 | 52.2 | 124.3 | MURO | 52.967 | 3 | 124.286
24603 - FLORA - PARQUE CENTRAL LOS ROBLES | 613 | AU - 6000 | Muros ejes 1 - 3 / A - T piso 16 T4 y ejes 8 - 12 / A - F piso 16 torre 3 | 2025-10-02 | 2025-10-30 | 28 | 42 | 53 | 126.2 | MURO | 52.967 | 3 | 126.19
24603 - FLORA - PARQUE CENTRAL LOS ROBLES | 611 | AU - 6000 | Muros ejes 4 - 10 / G - L y 2 - 4 / D - F piso 16 torre 4 | 2025-10-01 | 2025-10-29 | 28 | 42 | 48.3 | 115 | MURO | 47.633 | 3 | 115
24603 - FLORA - PARQUE CENTRAL LOS ROBLES | 611 | AU - 6000 | Muros ejes 4 - 10 / G - L y 2 - 4 / D - F piso 16 torre 4 | 2025-10-01 | 2025-10-29 | 28 | 42 | 47 | 111.9 | MURO | 47.633 | 3 | 111.905
24603 - FLORA - PARQUE CENTRAL LOS ROBLES | 611 | AU - 6000 | Muros ejes 4 - 10 / G - L y 2 - 4 / D - F piso 16 torre 4 | 2025-10-01 | 2025-10-29 | 28 | 42 | 47.6 | 113.3 | MURO | 47.633 | 3 | 113.333
24603 - FLORA - PARQUE CENTRAL LOS ROBLES | 609 | AU - 6000 | Muros ejes 3 - 10 / H - F piso 15 torre 4 | 2025-09-30 | 2025-10-28 | 28 | 42 | 52.2 | 124.3 | MURO | 52.4 | 3 | 124.286
24603 - FLORA - PARQUE CENTRAL LOS ROBLES | 609 | AU - 6000 | Muros ejes 3 - 10 / H - F piso 15 torre 4 | 2025-09-30 | 2025-10-28 | 28 | 42 | 52.7 | 125.5 | MURO | 52.4 | 3 | 125.476
24603 - FLORA - PARQUE CENTRAL LOS ROBLES | 609 | AU - 6000 | Muros ejes 3 - 10 / H - F piso 15 torre 4 | 2025-09-30 | 2025-10-28 | 28 | 42 | 52.3 | 124.5 | MURO | 52.4 | 3 | 124.524
24603 - FLORA - PARQUE CENTRAL LOS ROBLES | 606 | AU6000 | Muros eje 1-8 / G-L piso 15 torre 3 | 2025-09-29 | 2025-10-27 | 28 | 42 | 54.8 | 130.5 | MURO | 54.767 | 3 | 130.476
24603 - FLORA - PARQUE CENTRAL LOS ROBLES | 606 | AU6000 | Muros eje 1-8 / G-L piso 15 torre 3 | 2025-09-29 | 2025-10-27 | 28 | 42 | 55.5 | 132.1 | MURO | 54.767 | 3 | 132.143
24603 - FLORA - PARQUE CENTRAL LOS ROBLES | 606 | AU6000 | Muros eje 1-8 / G-L piso 15 torre 3 | 2025-09-29 | 2025-10-27 | 28 | 42 | 54 | 128.6 | MURO | 54.767 | 3 | 128.571
24603 - FLORA - PARQUE CENTRAL LOS ROBLES | 603 | AU6000 | Muros ejes 1-7 / A-F y 8-9 / G-L piso 15 torre 3 | 2025-09-27 | 2025-10-25 | 28 | 42 | 52.2 | 124.3 | MURO | 51.833 | 3 | 124.286
24603 - FLORA - PARQUE CENTRAL LOS ROBLES | 603 | AU6000 | Muros ejes 1-7 / A-F y 8-9 / G-L piso 15 torre 3 | 2025-09-27 | 2025-10-25 | 28 | 42 | 51.8 | 123.3 | MURO | 51.833 | 3 | 123.333
24603 - FLORA - PARQUE CENTRAL LOS ROBLES | 603 | AU6000 | Muros ejes 1-7 / A-F y 8-9 / G-L piso 15 torre 3 | 2025-09-27 | 2025-10-25 | 28 | 42 | 51.5 | 122.6 | MURO | 51.833 | 3 | 122.619
24603 - FLORA - PARQUE CENTRAL LOS ROBLES | 602 | AU6000 | Muros ejes 1-3 / A-F piso 15 torre 4 y ejes 8-12 y 7-8 / A-F piso 15 torre 3 | 2025-09-26 | 2025-10-24 | 28 | 42 | 51.4 | 122.4 | MURO | 51.333 | 3 | 122.381
24603 - FLORA - PARQUE CENTRAL LOS ROBLES | 602 | AU6000 | Muros ejes 1-3 / A-F piso 15 torre 4 y ejes 8-12 y 7-8 / A-F piso 15 torre 3 | 2025-09-26 | 2025-10-24 | 28 | 42 | 52 | 123.8 | MURO | 51.333 | 3 | 123.81
24603 - FLORA - PARQUE CENTRAL LOS ROBLES | 602 | AU6000 | Muros ejes 1-3 / A-F piso 15 torre 4 y ejes 8-12 y 7-8 / A-F piso 15 torre 3 | 2025-09-26 | 2025-10-24 | 28 | 42 | 50.6 | 120.5 | MURO | 51.333 | 3 | 120.476
24603 - FLORA - PARQUE CENTRAL LOS ROBLES | 599 | No especificado | Muros ejes 1-3 / A-F piso 15 torre 4 y ejes 8-12/ A-F piso 15 torre 3 | 2025-09-25 | 2025-10-23 | 28 | 42 | 53.9 | 128.3 | MURO | 55.067 | 3 | 128.333
24603 - FLORA - PARQUE CENTRAL LOS ROBLES | 599 | No especificado | Muros ejes 1-3 / A-F piso 15 torre 4 y ejes 8-12/ A-F piso 15 torre 3 | 2025-09-25 | 2025-10-23 | 28 | 42 | 55.3 | 131.7 | MURO | 55.067 | 3 | 131.667
24603 - FLORA - PARQUE CENTRAL LOS ROBLES | 599 | No especificado | Muros ejes 1-3 / A-F piso 15 torre 4 y ejes 8-12/ A-F piso 15 torre 3 | 2025-09-25 | 2025-10-23 | 28 | 42 | 56 | 133.3 | MURO | 55.067 | 3 | 133.333
24603 - FLORA - PARQUE CENTRAL LOS ROBLES | 620 | AU-6000 | Muros ejes 1-7/A-F y 8-9/G-L piso 16 torre 3 | 2025-10-04 | 2025-11-01 | 28 | 42 | 51.1 | 121.7 | MURO | 51.2 | 3 | 121.667
24603 - FLORA - PARQUE CENTRAL LOS ROBLES | 620 | AU-6000 | Muros ejes 1-7/A-F y 8-9/G-L piso 16 torre 3 | 2025-10-04 | 2025-11-01 | 28 | 42 | 51 | 121.4 | MURO | 51.2 | 3 | 121.429
24603 - FLORA - PARQUE CENTRAL LOS ROBLES | 620 | AU-6000 | Muros ejes 1-7/A-F y 8-9/G-L piso 16 torre 3 | 2025-10-04 | 2025-11-01 | 28 | 42 | 51.5 | 122.6 | MURO | 51.2 | 3 | 122.619
24603 - FLORA - PARQUE CENTRAL LOS ROBLES | 617 | AU-6000 | Muros ej 4-4/G-L piso 16 torre 4 y 9-12/G-L 7-8/A-F piso 16 torre 3 | 2025-10-03 | 2025-10-31 | 28 | 42 | 57.9 | 137.9 | MURO | 58.633 | 3 | 137.857
24603 - FLORA - PARQUE CENTRAL LOS ROBLES | 617 | AU-6000 | Muros ej 4-4/G-L piso 16 torre 4 y 9-12/G-L 7-8/A-F piso 16 torre 3 | 2025-10-03 | 2025-10-31 | 28 | 42 | 58.6 | 139.5 | MURO | 58.633 | 3 | 139.524
24603 - FLORA - PARQUE CENTRAL LOS ROBLES | 617 | AU-6000 | Muros ej 4-4/G-L piso 16 torre 4 y 9-12/G-L 7-8/A-F piso 16 torre 3 | 2025-10-03 | 2025-10-31 | 28 | 42 | 59.4 | 141.4 | MURO | 58.633 | 3 | 141.429
24603 - FLORA - PARQUE CENTRAL LOS ROBLES | 594 | Au 6000 | Muros ejes 3 - 0 / L - G piso 15 torre 4 | 2025-09-24 | 2025-10-22 | 28 | 42 | 61.6 | 146.7 | MURO | 61.533 | 3 | 146.667
24603 - FLORA - PARQUE CENTRAL LOS ROBLES | 594 | Au 6000 | Muros ejes 3 - 0 / L - G piso 15 torre 4 | 2025-09-24 | 2025-10-22 | 28 | 42 | 62.3 | 148.3 | MURO | 61.533 | 3 | 148.333
24603 - FLORA - PARQUE CENTRAL LOS ROBLES | 594 | Au 6000 | Muros ejes 3 - 0 / L - G piso 15 torre 4 | 2025-09-24 | 2025-10-22 | 28 | 42 | 60.7 | 144.5 | MURO | 61.533 | 3 | 144.524
24603 - FLORA - PARQUE CENTRAL LOS ROBLES | 589 | Au 6000 | Muros ejes 3 - 10 / A - F piso 15 torre A | 2025-09-23 | 2025-10-21 | 28 | 42 | 46.5 | 110.7 | MURO | 47.233 | 3 | 110.714
24603 - FLORA - PARQUE CENTRAL LOS ROBLES | 589 | Au 6000 | Muros ejes 3 - 10 / A - F piso 15 torre A | 2025-09-23 | 2025-10-21 | 28 | 42 | 47 | 111.9 | MURO | 47.233 | 3 | 111.905
24603 - FLORA - PARQUE CENTRAL LOS ROBLES | 589 | Au 6000 | Muros ejes 3 - 10 / A - F piso 15 torre A | 2025-09-23 | 2025-10-21 | 28 | 42 | 48.2 | 114.8 | MURO | 47.233 | 3 | 114.762
24603 - FLORA - PARQUE CENTRAL LOS ROBLES | 585 | AU6000 | Muros ejes 1-8 / G-1 piso 14 torre 3 | 2025-09-19 | 2025-10-17 | 28 | 42 | 50.1 | 119.3 | MURO | 49.267 | 3 | 119.286
24603 - FLORA - PARQUE CENTRAL LOS ROBLES | 585 | AU6000 | Muros ejes 1-8 / G-1 piso 14 torre 3 | 2025-09-19 | 2025-10-17 | 28 | 42 | 49.2 | 117.1 | MURO | 49.267 | 3 | 117.143
24603 - FLORA - PARQUE CENTRAL LOS ROBLES | 585 | AU6000 | Muros ejes 1-8 / G-1 piso 14 torre 3 | 2025-09-19 | 2025-10-17 | 28 | 42 | 48.5 | 115.5 | MURO | 49.267 | 3 | 115.476
24603 - FLORA - PARQUE CENTRAL LOS ROBLES | 581 | AU6000 | Muros ejes 1-7 / A-F Y 8-9 / 6-1 piso 14 torre 3 | 2025-09-18 | 2025-10-16 | 28 | 42 | 51.6 | 122.9 | MURO | 51.433 | 3 | 122.857
24603 - FLORA - PARQUE CENTRAL LOS ROBLES | 581 | AU6000 | Muros ejes 1-7 / A-F Y 8-9 / 6-1 piso 14 torre 3 | 2025-09-18 | 2025-10-16 | 28 | 42 | 50.7 | 120.7 | MURO | 51.433 | 3 | 120.714
24603 - FLORA - PARQUE CENTRAL LOS ROBLES | 581 | AU6000 | Muros ejes 1-7 / A-F Y 8-9 / 6-1 piso 14 torre 3 | 2025-09-18 | 2025-10-16 | 28 | 42 | 52 | 123.8 | MURO | 51.433 | 3 | 123.81
24603 - FLORA - PARQUE CENTRAL LOS ROBLES | 577 | No especificado | Muros ejes 4-2/A-G piso 14 T4 y ejes 12-8/A-G piso 14 torre 3 | 2025-09-17 | 2025-10-15 | 28 | 42 | 58.3 | 138.8 | MURO | 57.9 | 3 | 138.81
24603 - FLORA - PARQUE CENTRAL LOS ROBLES | 577 | No especificado | Muros ejes 4-2/A-G piso 14 T4 y ejes 12-8/A-G piso 14 torre 3 | 2025-09-17 | 2025-10-15 | 28 | 42 | 57.9 | 137.9 | MURO | 57.9 | 3 | 137.857
24603 - FLORA - PARQUE CENTRAL LOS ROBLES | 577 | No especificado | Muros ejes 4-2/A-G piso 14 T4 y ejes 12-8/A-G piso 14 torre 3 | 2025-09-17 | 2025-10-15 | 28 | 42 | 57.5 | 136.9 | MURO | 57.9 | 3 | 136.905
24603 - FLORA - PARQUE CENTRAL LOS ROBLES | 574 | AU 6000 | Muros ejes 1 - 2 / A - F y 2 - 4 / G - L piso 14 torre 4 | 2025-09-16 | 2025-10-14 | 28 | 42 | 65.1 | 155 | MURO | 65.267 | 3 | 155
24603 - FLORA - PARQUE CENTRAL LOS ROBLES | 574 | AU 6000 | Muros ejes 1 - 2 / A - F y 2 - 4 / G - L piso 14 torre 4 | 2025-09-16 | 2025-10-14 | 28 | 42 | 66.1 | 157.4 | MURO | 65.267 | 3 | 157.381
24603 - FLORA - PARQUE CENTRAL LOS ROBLES | 574 | AU 6000 | Muros ejes 1 - 2 / A - F y 2 - 4 / G - L piso 14 torre 4 | 2025-09-16 | 2025-10-14 | 28 | 42 | 64.6 | 153.8 | MURO | 65.267 | 3 | 153.81
24603 - FLORA - PARQUE CENTRAL LOS ROBLES | 573 | AU 6000 | Muros ejes 4 - 10 / F - L y 2 - 3 / D - F piso 14 torre 4 | 2025-09-15 | 2025-10-13 | 28 | 42 | 55.9 | 133.1 | MURO | 56.167 | 3 | 133.095
24603 - FLORA - PARQUE CENTRAL LOS ROBLES | 573 | AU 6000 | Muros ejes 4 - 10 / F - L y 2 - 3 / D - F piso 14 torre 4 | 2025-09-15 | 2025-10-13 | 28 | 42 | 56.5 | 134.5 | MURO | 56.167 | 3 | 134.524
24603 - FLORA - PARQUE CENTRAL LOS ROBLES | 573 | AU 6000 | Muros ejes 4 - 10 / F - L y 2 - 3 / D - F piso 14 torre 4 | 2025-09-15 | 2025-10-13 | 28 | 42 | 56.1 | 133.6 | MURO | 56.167 | 3 | 133.571
24603 - FLORA - PARQUE CENTRAL LOS ROBLES | 568 | AU6000 | Muros ejes 3 - 10 / A - F, piso 14 torre 4 | 2025-09-13 | 2025-10-11 | 28 | 42 | 58.5 | 139.3 | MURO | 58.5 | 3 | 139.286
24603 - FLORA - PARQUE CENTRAL LOS ROBLES | 568 | AU6000 | Muros ejes 3 - 10 / A - F, piso 14 torre 4 | 2025-09-13 | 2025-10-11 | 28 | 42 | 59.3 | 141.2 | MURO | 58.5 | 3 | 141.19
24603 - FLORA - PARQUE CENTRAL LOS ROBLES | 568 | AU6000 | Muros ejes 3 - 10 / A - F, piso 14 torre 4 | 2025-09-13 | 2025-10-11 | 28 | 42 | 57.7 | 137.4 | MURO | 58.5 | 3 | 137.381
24603 - FLORA - PARQUE CENTRAL LOS ROBLES | 557 | AU6000 | Muros ejes 1 - 4 / G - 1 piso 13 torre 4 | 2025-09-08 | 2025-10-06 | 28 | 42 | 51.2 | 121.9 | MURO | 51.7 | 3 | 121.905
24603 - FLORA - PARQUE CENTRAL LOS ROBLES | 557 | AU6000 | Muros ejes 1 - 4 / G - 1 piso 13 torre 4 | 2025-09-08 | 2025-10-06 | 28 | 42 | 51.8 | 123.3 | MURO | 51.7 | 3 | 123.333
24603 - FLORA - PARQUE CENTRAL LOS ROBLES | 557 | AU6000 | Muros ejes 1 - 4 / G - 1 piso 13 torre 4 | 2025-09-08 | 2025-10-06 | 28 | 42 | 52.1 | 124 | MURO | 51.7 | 3 | 124.048
24603 - FLORA - PARQUE CENTRAL LOS ROBLES | 553 | AU6000 | Muros ejes 1-A / A-F piso 13 torre 4 | 2025-09-06 | 2025-10-04 | 28 | 42 | 51.1 | 121.7 | MURO | 50.767 | 3 | 121.667
24603 - FLORA - PARQUE CENTRAL LOS ROBLES | 553 | AU6000 | Muros ejes 1-A / A-F piso 13 torre 4 | 2025-09-06 | 2025-10-04 | 28 | 42 | 50.8 | 121 | MURO | 50.767 | 3 | 120.952
24603 - FLORA - PARQUE CENTRAL LOS ROBLES | 553 | AU6000 | Muros ejes 1-A / A-F piso 13 torre 4 | 2025-09-06 | 2025-10-04 | 28 | 42 | 50.4 | 120 | MURO | 50.767 | 3 | 120
24603 - FLORA - PARQUE CENTRAL LOS ROBLES | 550 | AU6000 | Muros ejes 4-10 / F-L y 4-5 piso 13 torre 4 | 2025-09-05 | 2025-10-03 | 28 | 42 | 58.6 | 139.5 | MURO | 58.233 | 3 | 139.524
24603 - FLORA - PARQUE CENTRAL LOS ROBLES | 550 | AU6000 | Muros ejes 4-10 / F-L y 4-5 piso 13 torre 4 | 2025-09-05 | 2025-10-03 | 28 | 42 | 58.3 | 138.8 | MURO | 58.233 | 3 | 138.81
24603 - FLORA - PARQUE CENTRAL LOS ROBLES | 550 | AU6000 | Muros ejes 4-10 / F-L y 4-5 piso 13 torre 4 | 2025-09-05 | 2025-10-03 | 28 | 42 | 57.8 | 137.6 | MURO | 58.233 | 3 | 137.619
24603 - FLORA - PARQUE CENTRAL LOS ROBLES | 548 | AU6000 | Muros eje 5-10 / A-F piso 13 torre 4 | 2025-09-04 | 2025-10-02 | 28 | 42 | 57.1 | 136 | MURO | 56.733 | 3 | 135.952
24603 - FLORA - PARQUE CENTRAL LOS ROBLES | 548 | AU6000 | Muros eje 5-10 / A-F piso 13 torre 4 | 2025-09-04 | 2025-10-02 | 28 | 42 | 56.7 | 135 | MURO | 56.733 | 3 | 135
24603 - FLORA - PARQUE CENTRAL LOS ROBLES | 548 | AU6000 | Muros eje 5-10 / A-F piso 13 torre 4 | 2025-09-04 | 2025-10-02 | 28 | 42 | 56.4 | 134.3 | MURO | 56.733 | 3 | 134.286
24603 - FLORA - PARQUE CENTRAL LOS ROBLES | 533 | No especificado | Escalera piso 8 - 9 torre 3 | 2025-08-29 | 2025-09-26 | 28 | 42 | 53.7 | 127.9 |  | 53.467 | 3 | 127.857
24603 - FLORA - PARQUE CENTRAL LOS ROBLES | 533 | No especificado | Escalera piso 8 - 9 torre 3 | 2025-08-29 | 2025-09-26 | 28 | 42 | 54.1 | 128.8 |  | 53.467 | 3 | 128.81
24603 - FLORA - PARQUE CENTRAL LOS ROBLES | 533 | No especificado | Escalera piso 8 - 9 torre 3 | 2025-08-29 | 2025-09-26 | 28 | 42 | 52.6 | 125.2 |  | 53.467 | 3 | 125.238
24603 - FLORA - PARQUE CENTRAL LOS ROBLES | 529 | No especificado | Muros ejes 1 - 2 /A - F piso 12 torre 4 | 2025-08-28 | 2025-09-25 | 28 | 42 | 55 | 131 | MURO | 55.2 | 3 | 130.952
24603 - FLORA - PARQUE CENTRAL LOS ROBLES | 529 | No especificado | Muros ejes 1 - 2 /A - F piso 12 torre 4 | 2025-08-28 | 2025-09-25 | 28 | 42 | 55.7 | 132.6 | MURO | 55.2 | 3 | 132.619
24603 - FLORA - PARQUE CENTRAL LOS ROBLES | 529 | No especificado | Muros ejes 1 - 2 /A - F piso 12 torre 4 | 2025-08-28 | 2025-09-25 | 28 | 42 | 54.9 | 130.7 | MURO | 55.2 | 3 | 130.714
24603 - FLORA - PARQUE CENTRAL LOS ROBLES | 525 | No especificado | Muros ejes 4 - 10 / G - L piso 12 torre 4 | 2025-08-27 | 2025-09-24 | 28 | 42 | 68.8 | 163.8 | MURO | 68 | 3 | 163.81
24603 - FLORA - PARQUE CENTRAL LOS ROBLES | 525 | No especificado | Muros ejes 4 - 10 / G - L piso 12 torre 4 | 2025-08-27 | 2025-09-24 | 28 | 42 | 67.1 | 159.8 | MURO | 68 | 3 | 159.762
24603 - FLORA - PARQUE CENTRAL LOS ROBLES | 525 | No especificado | Muros ejes 4 - 10 / G - L piso 12 torre 4 | 2025-08-27 | 2025-09-24 | 28 | 42 | 68.1 | 162.1 | MURO | 68 | 3 | 162.143
24603 - FLORA - PARQUE CENTRAL LOS ROBLES | 522 | No especificado | Muros ejes 3 - 10 / A - F piso 12 torre 4 | 2025-08-26 | 2025-09-23 | 28 | 42 | 67.1 | 159.8 | MURO | 67 | 3 | 159.762
24603 - FLORA - PARQUE CENTRAL LOS ROBLES | 522 | No especificado | Muros ejes 3 - 10 / A - F piso 12 torre 4 | 2025-08-26 | 2025-09-23 | 28 | 42 | 66.5 | 158.3 | MURO | 67 | 3 | 158.333
24603 - FLORA - PARQUE CENTRAL LOS ROBLES | 522 | No especificado | Muros ejes 3 - 10 / A - F piso 12 torre 4 | 2025-08-26 | 2025-09-23 | 28 | 42 | 67.4 | 160.5 | MURO | 67 | 3 | 160.476
24603 - FLORA - PARQUE CENTRAL LOS ROBLES | 513 | No especificado | Escalera piso 9 - 10 | 2025-08-23 | 2025-09-20 | 28 | 42 | 54.4 | 129.5 |  | 54.267 | 3 | 129.524
24603 - FLORA - PARQUE CENTRAL LOS ROBLES | 513 | No especificado | Escalera piso 9 - 10 | 2025-08-23 | 2025-09-20 | 28 | 42 | 54.9 | 130.7 |  | 54.267 | 3 | 130.714
24603 - FLORA - PARQUE CENTRAL LOS ROBLES | 513 | No especificado | Escalera piso 9 - 10 | 2025-08-23 | 2025-09-20 | 28 | 42 | 53.5 | 127.4 |  | 54.267 | 3 | 127.381
24603 - FLORA - PARQUE CENTRAL LOS ROBLES | 504 | No especificado | Muro ejes 4 - 10 / G - L y 3 - 4 / D - F piso 11 Torre 4 | 2025-08-20 | 2025-09-17 | 28 | 42 | 63.4 | 151 | MURO | 62.167 | 3 | 150.952
24603 - FLORA - PARQUE CENTRAL LOS ROBLES | 504 | No especificado | Muro ejes 4 - 10 / G - L y 3 - 4 / D - F piso 11 Torre 4 | 2025-08-20 | 2025-09-17 | 28 | 42 | 61.7 | 146.9 | MURO | 62.167 | 3 | 146.905
24603 - FLORA - PARQUE CENTRAL LOS ROBLES | 504 | No especificado | Muro ejes 4 - 10 / G - L y 3 - 4 / D - F piso 11 Torre 4 | 2025-08-20 | 2025-09-17 | 28 | 42 | 61.4 | 146.2 | MURO | 62.167 | 3 | 146.19
24603 - FLORA - PARQUE CENTRAL LOS ROBLES | 510 | No especificado | Muros Ejes 1 - 2 / G - L Piso 11 Torre 4 | 2025-08-22 | 2025-09-19 | 28 | 42 | 63.5 | 151.2 | MURO | 64.033 | 3 | 151.19
24603 - FLORA - PARQUE CENTRAL LOS ROBLES | 510 | No especificado | Muros Ejes 1 - 2 / G - L Piso 11 Torre 4 | 2025-08-22 | 2025-09-19 | 28 | 42 | 64.5 | 153.6 | MURO | 64.033 | 3 | 153.571
24603 - FLORA - PARQUE CENTRAL LOS ROBLES | 510 | No especificado | Muros Ejes 1 - 2 / G - L Piso 11 Torre 4 | 2025-08-22 | 2025-09-19 | 28 | 42 | 64.1 | 152.6 | MURO | 64.033 | 3 | 152.619
24603 - FLORA - PARQUE CENTRAL LOS ROBLES | 507 | No especificado | Muros ejes 1 - 2 / A- F y ejes 3 - 4 / G - L Piso 11 Torre 4 | 2025-08-21 | 2025-09-18 | 28 | 42 | 69.5 | 165.5 | MURO | 68.467 | 3 | 165.476
24603 - FLORA - PARQUE CENTRAL LOS ROBLES | 507 | No especificado | Muros ejes 1 - 2 / A- F y ejes 3 - 4 / G - L Piso 11 Torre 4 | 2025-08-21 | 2025-09-18 | 28 | 42 | 68.7 | 163.6 | MURO | 68.467 | 3 | 163.571
24603 - FLORA - PARQUE CENTRAL LOS ROBLES | 507 | No especificado | Muros ejes 1 - 2 / A- F y ejes 3 - 4 / G - L Piso 11 Torre 4 | 2025-08-21 | 2025-09-18 | 28 | 42 | 67.2 | 160 | MURO | 68.467 | 3 | 160
24603 - FLORA - PARQUE CENTRAL LOS ROBLES | 519 | No especificado | Muros ejes 1 - 8 / G - L piso 11 torre 4 | 2025-08-25 | 2025-09-22 | 28 | 42 | 56.6 | 134.8 | MURO | 55.967 | 3 | 134.762
24603 - FLORA - PARQUE CENTRAL LOS ROBLES | 519 | No especificado | Muros ejes 1 - 8 / G - L piso 11 torre 4 | 2025-08-25 | 2025-09-22 | 28 | 42 | 55.4 | 131.9 | MURO | 55.967 | 3 | 131.905
24603 - FLORA - PARQUE CENTRAL LOS ROBLES | 519 | No especificado | Muros ejes 1 - 8 / G - L piso 11 torre 4 | 2025-08-25 | 2025-09-22 | 28 | 42 | 55.9 | 133.1 | MURO | 55.967 | 3 | 133.095
24603 - FLORA - PARQUE CENTRAL LOS ROBLES | 500 | No especificado | Muros ejes 4 - 10 / A - F piso 1 torre 4 | 2025-08-19 | 2025-09-16 | 28 | 42 | 66.2 | 157.6 | MURO | 65.467 | 3 | 157.619
24603 - FLORA - PARQUE CENTRAL LOS ROBLES | 500 | No especificado | Muros ejes 4 - 10 / A - F piso 1 torre 4 | 2025-08-19 | 2025-09-16 | 28 | 42 | 64.6 | 153.8 | MURO | 65.467 | 3 | 153.81
24603 - FLORA - PARQUE CENTRAL LOS ROBLES | 500 | No especificado | Muros ejes 4 - 10 / A - F piso 1 torre 4 | 2025-08-19 | 2025-09-16 | 28 | 42 | 65.6 | 156.2 | MURO | 65.467 | 3 | 156.19
24603 - FLORA - PARQUE CENTRAL LOS ROBLES | 492 | No especificado | Muros ejes 1-4/G-E piso 10 torre 4 | 2025-08-14 | 2025-09-11 | 28 | 42 | 56.9 | 135.5 | MURO | 56.7 | 3 | 135.476
24603 - FLORA - PARQUE CENTRAL LOS ROBLES | 492 | No especificado | Muros ejes 1-4/G-E piso 10 torre 4 | 2025-08-14 | 2025-09-11 | 28 | 42 | 56.8 | 135.2 | MURO | 56.7 | 3 | 135.238
24603 - FLORA - PARQUE CENTRAL LOS ROBLES | 492 | No especificado | Muros ejes 1-4/G-E piso 10 torre 4 | 2025-08-14 | 2025-09-11 | 28 | 42 | 56.4 | 134.3 | MURO | 56.7 | 3 | 134.286
24603 - FLORA - PARQUE CENTRAL LOS ROBLES | 487 | No especificado | Muros ejes 1 - 4 / A - F piso 10 torre 4 | 2025-08-13 | 2025-09-10 | 28 | 42 | 72.5 | 172.6 | MURO | 71.567 | 3 | 172.619
24603 - FLORA - PARQUE CENTRAL LOS ROBLES | 487 | No especificado | Muros ejes 1 - 4 / A - F piso 10 torre 4 | 2025-08-13 | 2025-09-10 | 28 | 42 | 70.7 | 168.3 | MURO | 71.567 | 3 | 168.333
24603 - FLORA - PARQUE CENTRAL LOS ROBLES | 487 | No especificado | Muros ejes 1 - 4 / A - F piso 10 torre 4 | 2025-08-13 | 2025-09-10 | 28 | 42 | 71.5 | 170.2 | MURO | 71.567 | 3 | 170.238
24603 - FLORA - PARQUE CENTRAL LOS ROBLES | 486 | No especificado | Placa eje 1 - 8 / F - L piso 10 torre 3 | 2025-08-13 | 2025-09-10 | 28 | 42 | 58.6 | 139.5 | PLACA | 58.9 | 3 | 139.524
24603 - FLORA - PARQUE CENTRAL LOS ROBLES | 486 | No especificado | Placa eje 1 - 8 / F - L piso 10 torre 3 | 2025-08-13 | 2025-09-10 | 28 | 42 | 59.7 | 142.1 | PLACA | 58.9 | 3 | 142.143
24603 - FLORA - PARQUE CENTRAL LOS ROBLES | 486 | No especificado | Placa eje 1 - 8 / F - L piso 10 torre 3 | 2025-08-13 | 2025-09-10 | 28 | 42 | 58.4 | 139 | PLACA | 58.9 | 3 | 139.048
24603 - FLORA - PARQUE CENTRAL LOS ROBLES | 484 | No especificado | Muros eje 4 - 10 / G - L piso 10 torre 4 | 2025-08-12 | 2025-09-09 | 28 | 42 | 69.6 | 165.7 | MURO | 69.633 | 3 | 165.714
24603 - FLORA - PARQUE CENTRAL LOS ROBLES | 484 | No especificado | Muros eje 4 - 10 / G - L piso 10 torre 4 | 2025-08-12 | 2025-09-09 | 28 | 42 | 70.6 | 168.1 | MURO | 69.633 | 3 | 168.095
24603 - FLORA - PARQUE CENTRAL LOS ROBLES | 484 | No especificado | Muros eje 4 - 10 / G - L piso 10 torre 4 | 2025-08-12 | 2025-09-09 | 28 | 42 | 68.7 | 163.6 | MURO | 69.633 | 3 | 163.571
24603 - FLORA - PARQUE CENTRAL LOS ROBLES | 483 | No especificado | Placa ejes 7 - 10 / F - L y ejes 4 - 6 / A - F piso 10 torre 3 | 2025-08-12 | 2025-09-09 | 28 | 42 | 62.4 | 148.6 | PLACA | 61.833 | 3 | 148.571
24603 - FLORA - PARQUE CENTRAL LOS ROBLES | 483 | No especificado | Placa ejes 7 - 10 / F - L y ejes 4 - 6 / A - F piso 10 torre 3 | 2025-08-12 | 2025-09-09 | 28 | 42 | 61 | 145.2 | PLACA | 61.833 | 3 | 145.238
24603 - FLORA - PARQUE CENTRAL LOS ROBLES | 483 | No especificado | Placa ejes 7 - 10 / F - L y ejes 4 - 6 / A - F piso 10 torre 3 | 2025-08-12 | 2025-09-09 | 28 | 42 | 62.1 | 147.9 | PLACA | 61.833 | 3 | 147.857
24603 - FLORA - PARQUE CENTRAL LOS ROBLES | 480 | No especificado | Placa Ejes 6 - 8 / A - F Piso 10 Torre 3 y ejes 10 - 12 / F - L Piso 10 Torre 4 | 2025-08-11 | 2025-09-08 | 28 | 42 | 62.2 | 148.1 | PLACA | 62 | 3 | 148.095
24603 - FLORA - PARQUE CENTRAL LOS ROBLES | 480 | No especificado | Placa Ejes 6 - 8 / A - F Piso 10 Torre 3 y ejes 10 - 12 / F - L Piso 10 Torre 4 | 2025-08-11 | 2025-09-08 | 28 | 42 | 60.7 | 144.5 | PLACA | 62 | 3 | 144.524
24603 - FLORA - PARQUE CENTRAL LOS ROBLES | 480 | No especificado | Placa Ejes 6 - 8 / A - F Piso 10 Torre 3 y ejes 10 - 12 / F - L Piso 10 Torre 4 | 2025-08-11 | 2025-09-08 | 28 | 42 | 63.1 | 150.2 | PLACA | 62 | 3 | 150.238
24603 - FLORA - PARQUE CENTRAL LOS ROBLES | 474 | No especificado | Placa ejes 12 - 8 / A - G Piso 10 Torre 3 ejes 8 - 6 / G - L Piso 10 Torre 4 | 2025-08-08 | 2025-09-05 | 28 | 42 | 55.3 | 131.7 | PLACA | 55.367 | 3 | 131.667
24603 - FLORA - PARQUE CENTRAL LOS ROBLES | 474 | No especificado | Placa ejes 12 - 8 / A - G Piso 10 Torre 3 ejes 8 - 6 / G - L Piso 10 Torre 4 | 2025-08-08 | 2025-09-05 | 28 | 42 | 56.1 | 133.6 | PLACA | 55.367 | 3 | 133.571
24603 - FLORA - PARQUE CENTRAL LOS ROBLES | 474 | No especificado | Placa ejes 12 - 8 / A - G Piso 10 Torre 3 ejes 8 - 6 / G - L Piso 10 Torre 4 | 2025-08-08 | 2025-09-05 | 28 | 42 | 54.7 | 130.2 | PLACA | 55.367 | 3 | 130.238
24603 - FLORA - PARQUE CENTRAL LOS ROBLES | 1048 | No especificado | Placa T2, Piso 4, ejes 1 - 4 / A - 2 | 2026-05-14 | 2026-06-11 | 28 | 41.4 | 51.1 | 123.4 | PLACA | 51.233 | 3 | 123.43
24603 - FLORA - PARQUE CENTRAL LOS ROBLES | 1048 | No especificado | Placa T2, Piso 4, ejes 1 - 4 / A - 2 | 2026-05-14 | 2026-06-11 | 28 | 41.4 | 50.9 | 122.9 | PLACA | 51.233 | 3 | 122.947
24603 - FLORA - PARQUE CENTRAL LOS ROBLES | 1048 | No especificado | Placa T2, Piso 4, ejes 1 - 4 / A - 2 | 2026-05-14 | 2026-06-11 | 28 | 41.4 | 51.7 | 124.9 | PLACA | 51.233 | 3 | 124.879
24603 - FLORA - PARQUE CENTRAL LOS ROBLES | 1045 | No especificado | Placa T2 , piso 4 ejes 4-6/A - 2 | 2026-05-12 | 2026-06-09 | 28 | 41.4 | 52 | 125.6 | PLACA | 51.567 | 3 | 125.604
24603 - FLORA - PARQUE CENTRAL LOS ROBLES | 1045 | No especificado | Placa T2 , piso 4 ejes 4-6/A - 2 | 2026-05-12 | 2026-06-09 | 28 | 41.4 | 51.1 | 123.4 | PLACA | 51.567 | 3 | 123.43
24603 - FLORA - PARQUE CENTRAL LOS ROBLES | 1045 | No especificado | Placa T2 , piso 4 ejes 4-6/A - 2 | 2026-05-12 | 2026-06-09 | 28 | 41.4 | 51.6 | 124.6 | PLACA | 51.567 | 3 | 124.638
24603 - FLORA - PARQUE CENTRAL LOS ROBLES | 1041 | INDUS | Placa T1 ejes 13 - 15 / A - L , piso 1 | 2026-05-11 | 2026-06-08 | 28 | 41.4 | 42.3 | 102.2 | PLACA | 42.7 | 3 | 102.174
24603 - FLORA - PARQUE CENTRAL LOS ROBLES | 1041 | INDUS | Placa T1 ejes 13 - 15 / A - L , piso 1 | 2026-05-11 | 2026-06-08 | 28 | 41.4 | 43.3 | 104.6 | PLACA | 42.7 | 3 | 104.589
24603 - FLORA - PARQUE CENTRAL LOS ROBLES | 1041 | INDUS | Placa T1 ejes 13 - 15 / A - L , piso 1 | 2026-05-11 | 2026-06-08 | 28 | 41.4 | 42.5 | 102.7 | PLACA | 42.7 | 3 | 102.657
24603 - FLORA - PARQUE CENTRAL LOS ROBLES | 1040 | INDUS | Placa T2 ejes 6 - 8 / A - L piso 4 | 2026-05-08 | 2026-06-05 | 28 | 41.4 | 50.4 | 121.7 | PLACA | 49.8 | 3 | 121.739
24603 - FLORA - PARQUE CENTRAL LOS ROBLES | 1040 | INDUS | Placa T2 ejes 6 - 8 / A - L piso 4 | 2026-05-08 | 2026-06-05 | 28 | 41.4 | 50.1 | 121 | PLACA | 49.8 | 3 | 121.014
24603 - FLORA - PARQUE CENTRAL LOS ROBLES | 1040 | INDUS | Placa T2 ejes 6 - 8 / A - L piso 4 | 2026-05-08 | 2026-06-05 | 28 | 41.4 | 48.9 | 118.1 | PLACA | 49.8 | 3 | 118.116
24603 - FLORA - PARQUE CENTRAL LOS ROBLES | 1039 | INDUS | Placa T1 ejes 1 - 13 / A - L | 2026-05-08 | 2026-06-05 | 28 | 41.4 | 33.9 | 109.4 | PLACA | 33.867 | 3 | 81.884
24603 - FLORA - PARQUE CENTRAL LOS ROBLES | 1039 | INDUS | Placa T1 ejes 1 - 13 / A - L | 2026-05-08 | 2026-06-05 | 28 | 41.4 | 33.6 | 108.4 | PLACA | 33.867 | 3 | 81.159
24603 - FLORA - PARQUE CENTRAL LOS ROBLES | 1039 | INDUS | Placa T1 ejes 1 - 13 / A - L | 2026-05-08 | 2026-06-05 | 28 | 41.4 | 34.1 | 110 | PLACA | 33.867 | 3 | 82.367
24603 - FLORA - PARQUE CENTRAL LOS ROBLES | 1037 | Indus | Placa T2, piso 4, ejes 8 - 10 / A - L | 2026-05-06 | 2026-06-03 | 28 | 41.4 | 52.9 | 127.8 | PLACA | 52.2 | 3 | 127.778
24603 - FLORA - PARQUE CENTRAL LOS ROBLES | 1037 | Indus | Placa T2, piso 4, ejes 8 - 10 / A - L | 2026-05-06 | 2026-06-03 | 28 | 41.4 | 51.5 | 124.4 | PLACA | 52.2 | 3 | 124.396
24603 - FLORA - PARQUE CENTRAL LOS ROBLES | 1037 | Indus | Placa T2, piso 4, ejes 8 - 10 / A - L | 2026-05-06 | 2026-06-03 | 28 | 41.4 | 52.2 | 126.1 | PLACA | 52.2 | 3 | 126.087
24603 - FLORA - PARQUE CENTRAL LOS ROBLES | 1034 | Indus | Placa T2, piso 4, ejes 10 - 12 / A - L | 2026-05-06 | 2026-06-03 | 28 | 41.4 | 60.3 | 145.7 | PLACA | 60.433 | 3 | 145.652
24603 - FLORA - PARQUE CENTRAL LOS ROBLES | 1034 | Indus | Placa T2, piso 4, ejes 10 - 12 / A - L | 2026-05-06 | 2026-06-03 | 28 | 41.4 | 61.2 | 147.8 | PLACA | 60.433 | 3 | 147.826
24603 - FLORA - PARQUE CENTRAL LOS ROBLES | 1034 | Indus | Placa T2, piso 4, ejes 10 - 12 / A - L | 2026-05-06 | 2026-06-03 | 28 | 41.4 | 59.8 | 144.4 | PLACA | 60.433 | 3 | 144.444
24603 - FLORA - PARQUE CENTRAL LOS ROBLES | 1032 | Indus | Placa T2 piso 4 ejes 12 - 15 / A - L | 2026-05-05 | 2026-06-02 | 28 | 41.4 | 53.4 | 129 | PLACA | 53.1 | 3 | 128.986
24603 - FLORA - PARQUE CENTRAL LOS ROBLES | 1032 | Indus | Placa T2 piso 4 ejes 12 - 15 / A - L | 2026-05-05 | 2026-06-02 | 28 | 41.4 | 53.3 | 128.7 | PLACA | 53.1 | 3 | 128.744
24603 - FLORA - PARQUE CENTRAL LOS ROBLES | 1032 | Indus | Placa T2 piso 4 ejes 12 - 15 / A - L | 2026-05-05 | 2026-06-02 | 28 | 41.4 | 52.6 | 127.1 | PLACA | 53.1 | 3 | 127.053
24603 - FLORA - PARQUE CENTRAL LOS ROBLES | 1015 | No especificado | Placa T2, piso 3, ejes 7 ,9 , /A - pasillo ejes 9 - 12 / F - G , piso 3, T2 | 2026-04-24 | 2026-05-22 | 28 | 41.4 | 46 | 111.1 | PLACA | 46.067 | 3 | 111.111
24603 - FLORA - PARQUE CENTRAL LOS ROBLES | 1015 | No especificado | Placa T2, piso 3, ejes 7 ,9 , /A - pasillo ejes 9 - 12 / F - G , piso 3, T2 | 2026-04-24 | 2026-05-22 | 28 | 41.4 | 46.7 | 112.8 | PLACA | 46.067 | 3 | 112.802
24603 - FLORA - PARQUE CENTRAL LOS ROBLES | 1015 | No especificado | Placa T2, piso 3, ejes 7 ,9 , /A - pasillo ejes 9 - 12 / F - G , piso 3, T2 | 2026-04-24 | 2026-05-22 | 28 | 41.4 | 45.5 | 109.9 | PLACA | 46.067 | 3 | 109.903
24603 - FLORA - PARQUE CENTRAL LOS ROBLES | 1052 | INDUS | Placa T1, piso 2 ejes 1 - 4 / A - L | 2026-05-15 | 2026-06-12 | 28 | 41.4 | 50.9 | 122.9 | PLACA | 50.967 | 3 | 122.947
24603 - FLORA - PARQUE CENTRAL LOS ROBLES | 1052 | INDUS | Placa T1, piso 2 ejes 1 - 4 / A - L | 2026-05-15 | 2026-06-12 | 28 | 41.4 | 51.7 | 124.9 | PLACA | 50.967 | 3 | 124.879
24603 - FLORA - PARQUE CENTRAL LOS ROBLES | 1052 | INDUS | Placa T1, piso 2 ejes 1 - 4 / A - L | 2026-05-15 | 2026-06-12 | 28 | 41.4 | 50.3 | 121.5 | PLACA | 50.967 | 3 | 121.498
24603 - FLORA - PARQUE CENTRAL LOS ROBLES | 1058 | INDUS | Placa T2, Piso 5, ejes 1-15 A-L | 2026-05-19 | 2026-06-16 | 28 | 41.4 | 50.3 | 121.5 | PLACA | 50.167 | 3 | 121.498
24603 - FLORA - PARQUE CENTRAL LOS ROBLES | 1058 | INDUS | Placa T2, Piso 5, ejes 1-15 A-L | 2026-05-19 | 2026-06-16 | 28 | 41.4 | 50.9 | 122.9 | PLACA | 50.167 | 3 | 122.947
24603 - FLORA - PARQUE CENTRAL LOS ROBLES | 1058 | INDUS | Placa T2, Piso 5, ejes 1-15 A-L | 2026-05-19 | 2026-06-16 | 28 | 41.4 | 49.3 | 119.1 | PLACA | 50.167 | 3 | 119.082
24603 - FLORA - PARQUE CENTRAL LOS ROBLES | 1025 | INDUS | Placa T2, Piso 3, Ejes 1, 4 / A – L | 2026-05-02 | 2026-05-30 | 28 | 41.4 | 51.4 | 124.2 | PLACA | 50.8 | 3 | 124.155
24603 - FLORA - PARQUE CENTRAL LOS ROBLES | 1025 | INDUS | Placa T2, Piso 3, Ejes 1, 4 / A – L | 2026-05-02 | 2026-05-30 | 28 | 41.4 | 50.1 | 121 | PLACA | 50.8 | 3 | 121.014
24603 - FLORA - PARQUE CENTRAL LOS ROBLES | 1025 | INDUS | Placa T2, Piso 3, Ejes 1, 4 / A – L | 2026-05-02 | 2026-05-30 | 28 | 41.4 | 50.9 | 122.9 | PLACA | 50.8 | 3 | 122.947
24603 - FLORA - PARQUE CENTRAL LOS ROBLES | 997 | Industrializado | Placa T2 piso 2 ejes 4-7 A-2 | 2026-04-15 | 2026-05-13 | 28 | 41.4 | 63.7 | 153.9 | PLACA | 63.9 | 3 | 153.865
24603 - FLORA - PARQUE CENTRAL LOS ROBLES | 997 | Industrializado | Placa T2 piso 2 ejes 4-7 A-2 | 2026-04-15 | 2026-05-13 | 28 | 41.4 | 63.5 | 153.4 | PLACA | 63.9 | 3 | 153.382
24603 - FLORA - PARQUE CENTRAL LOS ROBLES | 997 | Industrializado | Placa T2 piso 2 ejes 4-7 A-2 | 2026-04-15 | 2026-05-13 | 28 | 41.4 | 64.5 | 155.8 | PLACA | 63.9 | 3 | 155.797
24603 - FLORA - PARQUE CENTRAL LOS ROBLES | 993 | Indus | Placa T2, ejes 7 , 9 / A - L , piso 2 | 2026-04-13 | 2026-05-11 | 28 | 41.4 | 52.2 | 126.1 | PLACA | 52 | 3 | 126.087
24603 - FLORA - PARQUE CENTRAL LOS ROBLES | 993 | Indus | Placa T2, ejes 7 , 9 / A - L , piso 2 | 2026-04-13 | 2026-05-11 | 28 | 41.4 | 52.6 | 127.1 | PLACA | 52 | 3 | 127.053
24603 - FLORA - PARQUE CENTRAL LOS ROBLES | 993 | Indus | Placa T2, ejes 7 , 9 / A - L , piso 2 | 2026-04-13 | 2026-05-11 | 28 | 41.4 | 51.2 | 123.7 | PLACA | 52 | 3 | 123.671
24603 - FLORA - PARQUE CENTRAL LOS ROBLES | 986 | Indus | Placa T2, Piso 2, Ejes 9, 12 / A - L | 2026-04-09 | 2026-05-07 | 28 | 41.4 | 55.4 | 133.8 | PLACA | 54.767 | 3 | 133.816
24603 - FLORA - PARQUE CENTRAL LOS ROBLES | 986 | Indus | Placa T2, Piso 2, Ejes 9, 12 / A - L | 2026-04-09 | 2026-05-07 | 28 | 41.4 | 55.1 | 133.1 | PLACA | 54.767 | 3 | 133.092
24603 - FLORA - PARQUE CENTRAL LOS ROBLES | 986 | Indus | Placa T2, Piso 2, Ejes 9, 12 / A - L | 2026-04-09 | 2026-05-07 | 28 | 41.4 | 53.8 | 130 | PLACA | 54.767 | 3 | 129.952
24603 - FLORA - PARQUE CENTRAL LOS ROBLES | 1019 | Indus | Placa T2, piso 3, ejes 4, 5 / F - G y 5 - 7 / A - L | 2026-04-26 | 2026-05-24 | 28 | 41.4 | 58.2 | 140.6 | PLACA | 57.667 | 3 | 140.58
24603 - FLORA - PARQUE CENTRAL LOS ROBLES | 1019 | Indus | Placa T2, piso 3, ejes 4, 5 / F - G y 5 - 7 / A - L | 2026-04-26 | 2026-05-24 | 28 | 41.4 | 57.1 | 137.9 | PLACA | 57.667 | 3 | 137.923
24603 - FLORA - PARQUE CENTRAL LOS ROBLES | 1019 | Indus | Placa T2, piso 3, ejes 4, 5 / F - G y 5 - 7 / A - L | 2026-04-26 | 2026-05-24 | 28 | 41.4 | 57.7 | 139.4 | PLACA | 57.667 | 3 | 139.372
24603 - FLORA - PARQUE CENTRAL LOS ROBLES | 982 | Indus. | Dinteles piso 1 T2 | 2026-04-07 | 2026-05-05 | 28 | 41.4 | 56.3 | 136 |  | 56.933 | 3 | 135.99
24603 - FLORA - PARQUE CENTRAL LOS ROBLES | 982 | Indus. | Dinteles piso 1 T2 | 2026-04-07 | 2026-05-05 | 28 | 41.4 | 57.3 | 138.4 |  | 56.933 | 3 | 138.406
24603 - FLORA - PARQUE CENTRAL LOS ROBLES | 982 | Indus. | Dinteles piso 1 T2 | 2026-04-07 | 2026-05-05 | 28 | 41.4 | 57.2 | 138.2 |  | 56.933 | 3 | 138.164
24603 - FLORA - PARQUE CENTRAL LOS ROBLES | 1010 | Indus | Placa T2 piso 2 ejes 9, 12 / A - L | 2026-04-22 | 2026-05-20 | 28 | 41.4 | 57.5 | 138.9 | PLACA | 57.733 | 3 | 138.889
24603 - FLORA - PARQUE CENTRAL LOS ROBLES | 1010 | Indus | Placa T2 piso 2 ejes 9, 12 / A - L | 2026-04-22 | 2026-05-20 | 28 | 41.4 | 57.4 | 138.6 | PLACA | 57.733 | 3 | 138.647
24603 - FLORA - PARQUE CENTRAL LOS ROBLES | 1010 | Indus | Placa T2 piso 2 ejes 9, 12 / A - L | 2026-04-22 | 2026-05-20 | 28 | 41.4 | 58.3 | 140.8 | PLACA | 57.733 | 3 | 140.821
24603 - FLORA - PARQUE CENTRAL LOS ROBLES | 1006 | Indus | Placa T2 piso 3 ejes 12, 15 / A - L | 2026-04-20 | 2026-05-18 | 28 | 41.4 | 52.9 | 127.8 | PLACA | 52.267 | 3 | 127.778
24603 - FLORA - PARQUE CENTRAL LOS ROBLES | 1006 | Indus | Placa T2 piso 3 ejes 12, 15 / A - L | 2026-04-20 | 2026-05-18 | 28 | 41.4 | 51.7 | 124.9 | PLACA | 52.267 | 3 | 124.879
24603 - FLORA - PARQUE CENTRAL LOS ROBLES | 1006 | Indus | Placa T2 piso 3 ejes 12, 15 / A - L | 2026-04-20 | 2026-05-18 | 28 | 41.4 | 52.2 | 126.1 | PLACA | 52.267 | 3 | 126.087
24603 - FLORA - PARQUE CENTRAL LOS ROBLES | 1001 | Indus | Placa T2 piso 2 ejes 1, 4 / L - A | 2026-04-17 | 2026-05-15 | 28 | 41.4 | 53.4 | 129 | PLACA | 53.6 | 3 | 128.986
24603 - FLORA - PARQUE CENTRAL LOS ROBLES | 1001 | Indus | Placa T2 piso 2 ejes 1, 4 / L - A | 2026-04-17 | 2026-05-15 | 28 | 41.4 | 54.4 | 131.4 | PLACA | 53.6 | 3 | 131.401
24603 - FLORA - PARQUE CENTRAL LOS ROBLES | 1001 | Indus | Placa T2 piso 2 ejes 1, 4 / L - A | 2026-04-17 | 2026-05-15 | 28 | 41.4 | 53 | 128 | PLACA | 53.6 | 3 | 128.019
24603 - FLORA - PARQUE CENTRAL LOS ROBLES | 978 | Indus | Placa T2, Ejes 12, 15 / A - L Piso 2 | 2026-03-27 | 2026-04-24 | 28 | 41.4 | 55.9 | 135 | PLACA | 55.333 | 3 | 135.024
24603 - FLORA - PARQUE CENTRAL LOS ROBLES | 978 | Indus | Placa T2, Ejes 12, 15 / A - L Piso 2 | 2026-03-27 | 2026-04-24 | 28 | 41.4 | 54.6 | 131.9 | PLACA | 55.333 | 3 | 131.884
24603 - FLORA - PARQUE CENTRAL LOS ROBLES | 978 | Indus | Placa T2, Ejes 12, 15 / A - L Piso 2 | 2026-03-27 | 2026-04-24 | 28 | 41.4 | 55.5 | 134.1 | PLACA | 55.333 | 3 | 134.058
24603 - FLORA - PARQUE CENTRAL LOS ROBLES | 788 | AU - 5000 | Muros ejes 3 - 6 / G - L y 8 - 10 / G - L piso 23 torre 4 | 2025-12-02 | 2025-12-30 | 28 | 35 | 50.6 | 144.6 | MURO | 50.933 | 3 | 144.571
24603 - FLORA - PARQUE CENTRAL LOS ROBLES | 788 | AU - 5000 | Muros ejes 3 - 6 / G - L y 8 - 10 / G - L piso 23 torre 4 | 2025-12-02 | 2025-12-30 | 28 | 35 | 51 | 145.7 | MURO | 50.933 | 3 | 145.714
24603 - FLORA - PARQUE CENTRAL LOS ROBLES | 788 | AU - 5000 | Muros ejes 3 - 6 / G - L y 8 - 10 / G - L piso 23 torre 4 | 2025-12-02 | 2025-12-30 | 28 | 35 | 51.2 | 146.3 | MURO | 50.933 | 3 | 146.286
24603 - FLORA - PARQUE CENTRAL LOS ROBLES | 786 | No especificado | Escalera piso 19 - 20 T3 | 2025-12-02 | 2025-12-30 | 28 | 35 | 47.3 | 135.1 |  | 46.767 | 3 | 135.143
24603 - FLORA - PARQUE CENTRAL LOS ROBLES | 786 | No especificado | Escalera piso 19 - 20 T3 | 2025-12-02 | 2025-12-30 | 28 | 35 | 46.2 | 132 |  | 46.767 | 3 | 132
24603 - FLORA - PARQUE CENTRAL LOS ROBLES | 786 | No especificado | Escalera piso 19 - 20 T3 | 2025-12-02 | 2025-12-30 | 28 | 35 | 46.8 | 133.7 |  | 46.767 | 3 | 133.714
24603 - FLORA - PARQUE CENTRAL LOS ROBLES | 785 | AU - 5000 | Muros ejes 8 - 10 / A - F y 6 - 7 / G - L y 2 - 4 / A - F piso 23 T.4 | 2025-12-01 | 2025-12-29 | 28 | 35 | 55 | 157.1 | MURO | 55.067 | 3 | 157.143
24603 - FLORA - PARQUE CENTRAL LOS ROBLES | 785 | AU - 5000 | Muros ejes 8 - 10 / A - F y 6 - 7 / G - L y 2 - 4 / A - F piso 23 T.4 | 2025-12-01 | 2025-12-29 | 28 | 35 | 55.8 | 159.4 | MURO | 55.067 | 3 | 159.429
24603 - FLORA - PARQUE CENTRAL LOS ROBLES | 785 | AU - 5000 | Muros ejes 8 - 10 / A - F y 6 - 7 / G - L y 2 - 4 / A - F piso 23 T.4 | 2025-12-01 | 2025-12-29 | 28 | 35 | 54.4 | 155.4 | MURO | 55.067 | 3 | 155.429
24603 - FLORA - PARQUE CENTRAL LOS ROBLES | 770 | AU - 5000 | Muros ejes 4 - 8 / A - F y 7 - 9 / G - L piso 22 torre 3 | 2025-11-27 | 2025-12-25 | 28 | 35 | 45 | 128.6 | MURO | 44.267 | 3 | 128.571
24603 - FLORA - PARQUE CENTRAL LOS ROBLES | 770 | AU - 5000 | Muros ejes 4 - 8 / A - F y 7 - 9 / G - L piso 22 torre 3 | 2025-11-27 | 2025-12-25 | 28 | 35 | 43.7 | 124.9 | MURO | 44.267 | 3 | 124.857
24603 - FLORA - PARQUE CENTRAL LOS ROBLES | 770 | AU - 5000 | Muros ejes 4 - 8 / A - F y 7 - 9 / G - L piso 22 torre 3 | 2025-11-27 | 2025-12-25 | 28 | 35 | 44.1 | 126 | MURO | 44.267 | 3 | 126
24603 - FLORA - PARQUE CENTRAL LOS ROBLES | 781 | AU 5000 | Muros ejes 1 - 4 / G - L piso 23 torre 4 y ejes 5 - 7 / A - F piso 23 torre 3 | 2025-11-29 | 2025-12-27 | 28 | 35 | 56.6 | 161.7 | MURO | 55.867 | 3 | 161.714
24603 - FLORA - PARQUE CENTRAL LOS ROBLES | 781 | AU 5000 | Muros ejes 1 - 4 / G - L piso 23 torre 4 y ejes 5 - 7 / A - F piso 23 torre 3 | 2025-11-29 | 2025-12-27 | 28 | 35 | 55.2 | 157.7 | MURO | 55.867 | 3 | 157.714
24603 - FLORA - PARQUE CENTRAL LOS ROBLES | 781 | AU 5000 | Muros ejes 1 - 4 / G - L piso 23 torre 4 y ejes 5 - 7 / A - F piso 23 torre 3 | 2025-11-29 | 2025-12-27 | 28 | 35 | 55.8 | 159.4 | MURO | 55.867 | 3 | 159.429
24603 - FLORA - PARQUE CENTRAL LOS ROBLES | 778 | AU 5000 | Muros eje 1 - 7 / G - L piso 22 torre 4 | 2025-11-28 | 2025-12-26 | 28 | 35 | 55.6 | 158.9 | MURO | 55.167 | 3 | 158.857
24603 - FLORA - PARQUE CENTRAL LOS ROBLES | 778 | AU 5000 | Muros eje 1 - 7 / G - L piso 22 torre 4 | 2025-11-28 | 2025-12-26 | 28 | 35 | 54 | 154.3 | MURO | 55.167 | 3 | 154.286
24603 - FLORA - PARQUE CENTRAL LOS ROBLES | 778 | AU 5000 | Muros eje 1 - 7 / G - L piso 22 torre 4 | 2025-11-28 | 2025-12-26 | 28 | 35 | 55.9 | 159.7 | MURO | 55.167 | 3 | 159.714
24603 - FLORA - PARQUE CENTRAL LOS ROBLES | 768 | No especificado | Muros ejes 1-3/A-F piso 22 torre 4 y ejes 8-12/A-F Piso 22 torre 3 | 2025-11-26 | 2025-12-24 | 28 | 35 | 58.3 | 166.6 | MURO | 57.5 | 3 | 166.571
24603 - FLORA - PARQUE CENTRAL LOS ROBLES | 768 | No especificado | Muros ejes 1-3/A-F piso 22 torre 4 y ejes 8-12/A-F Piso 22 torre 3 | 2025-11-26 | 2025-12-24 | 28 | 35 | 56.8 | 162.3 | MURO | 57.5 | 3 | 162.286
24603 - FLORA - PARQUE CENTRAL LOS ROBLES | 768 | No especificado | Muros ejes 1-3/A-F piso 22 torre 4 y ejes 8-12/A-F Piso 22 torre 3 | 2025-11-26 | 2025-12-24 | 28 | 35 | 57.4 | 164 | MURO | 57.5 | 3 | 164
24603 - FLORA - PARQUE CENTRAL LOS ROBLES | 764 | No especificado | Muros ejes 1-4/G-L; piso 22 torre 4 y ejes 9 - 12 / G - L, piso 22 torre 3. | 2025-11-25 | 2025-12-23 | 28 | 35 | 49.8 | 142.3 | MURO | 50.033 | 3 | 142.286
24603 - FLORA - PARQUE CENTRAL LOS ROBLES | 764 | No especificado | Muros ejes 1-4/G-L; piso 22 torre 4 y ejes 9 - 12 / G - L, piso 22 torre 3. | 2025-11-25 | 2025-12-23 | 28 | 35 | 49.9 | 142.6 | MURO | 50.033 | 3 | 142.571
24603 - FLORA - PARQUE CENTRAL LOS ROBLES | 764 | No especificado | Muros ejes 1-4/G-L; piso 22 torre 4 y ejes 9 - 12 / G - L, piso 22 torre 3. | 2025-11-25 | 2025-12-23 | 28 | 35 | 50.4 | 144 | MURO | 50.033 | 3 | 144
24603 - FLORA - PARQUE CENTRAL LOS ROBLES | 762 | No especificado | Escalera piso 1-20 #3 | 2025-11-25 | 2025-12-23 | 28 | 35 | 52.5 | 150 |  | 51.7 | 3 | 150
24603 - FLORA - PARQUE CENTRAL LOS ROBLES | 762 | No especificado | Escalera piso 1-20 #3 | 2025-11-25 | 2025-12-23 | 28 | 35 | 51 | 145.7 |  | 51.7 | 3 | 145.714
24603 - FLORA - PARQUE CENTRAL LOS ROBLES | 762 | No especificado | Escalera piso 1-20 #3 | 2025-11-25 | 2025-12-23 | 28 | 35 | 51.6 | 147.4 |  | 51.7 | 3 | 147.429
24603 - FLORA - PARQUE CENTRAL LOS ROBLES | 760 | AU5000 | Muros ej 4 - 10 / F- L piso 22 + 4 | 2025-11-24 | 2025-12-22 | 28 | 35 | 51.7 | 147.7 | MURO | 52.033 | 3 | 147.714
24603 - FLORA - PARQUE CENTRAL LOS ROBLES | 760 | AU5000 | Muros ej 4 - 10 / F- L piso 22 + 4 | 2025-11-24 | 2025-12-22 | 28 | 35 | 52.4 | 149.7 | MURO | 52.033 | 3 | 149.714
24603 - FLORA - PARQUE CENTRAL LOS ROBLES | 760 | AU5000 | Muros ej 4 - 10 / F- L piso 22 + 4 | 2025-11-24 | 2025-12-22 | 28 | 35 | 52 | 148.6 | MURO | 52.033 | 3 | 148.571
24603 - FLORA - PARQUE CENTRAL LOS ROBLES | 757 | AU5000 | Muros ej 3 - 10 / A - F piso 22 + 4 | 2025-11-22 | 2025-12-20 | 28 | 35 | 46.9 | 134 | MURO | 47.567 | 3 | 134
24603 - FLORA - PARQUE CENTRAL LOS ROBLES | 757 | AU5000 | Muros ej 3 - 10 / A - F piso 22 + 4 | 2025-11-22 | 2025-12-20 | 28 | 35 | 47.3 | 135.1 | MURO | 47.567 | 3 | 135.143
24603 - FLORA - PARQUE CENTRAL LOS ROBLES | 757 | AU5000 | Muros ej 3 - 10 / A - F piso 22 + 4 | 2025-11-22 | 2025-12-20 | 28 | 35 | 48.5 | 138.6 | MURO | 47.567 | 3 | 138.571
24603 - FLORA - PARQUE CENTRAL LOS ROBLES | 754 | AU5000 | Muros ej 1 - 4 / F- L piso 21 + 3 | 2025-11-21 | 2025-12-19 | 28 | 35 | 45.8 | 130.9 | MURO | 45.8 | 3 | 130.857
24603 - FLORA - PARQUE CENTRAL LOS ROBLES | 754 | AU5000 | Muros ej 1 - 4 / F- L piso 21 + 3 | 2025-11-21 | 2025-12-19 | 28 | 35 | 46.6 | 133.1 | MURO | 45.8 | 3 | 133.143
24603 - FLORA - PARQUE CENTRAL LOS ROBLES | 754 | AU5000 | Muros ej 1 - 4 / F- L piso 21 + 3 | 2025-11-21 | 2025-12-19 | 28 | 35 | 45 | 128.6 | MURO | 45.8 | 3 | 128.571
24603 - FLORA - PARQUE CENTRAL LOS ROBLES | 751 | AU-5000 | Muros ej 4-7 / G-L y 1-4 / A-F piso 21 T3 | 2025-11-20 | 2025-12-18 | 28 | 35 | 46.4 | 132.6 | MURO | 46.033 | 3 | 132.571
24603 - FLORA - PARQUE CENTRAL LOS ROBLES | 751 | AU-5000 | Muros ej 4-7 / G-L y 1-4 / A-F piso 21 T3 | 2025-11-20 | 2025-12-18 | 28 | 35 | 46.5 | 132.9 | MURO | 46.033 | 3 | 132.857
24603 - FLORA - PARQUE CENTRAL LOS ROBLES | 751 | AU-5000 | Muros ej 4-7 / G-L y 1-4 / A-F piso 21 T3 | 2025-11-20 | 2025-12-18 | 28 | 35 | 45.2 | 129.1 | MURO | 46.033 | 3 | 129.143
24603 - FLORA - PARQUE CENTRAL LOS ROBLES | 748 | AU-5000 | Muros ej 4-7 / A-F y 9-7/6-2 P21 T3 | 2025-11-19 | 2025-12-17 | 28 | 35 | 48.8 | 139.4 | MURO | 48.733 | 3 | 139.429
24603 - FLORA - PARQUE CENTRAL LOS ROBLES | 748 | AU-5000 | Muros ej 4-7 / A-F y 9-7/6-2 P21 T3 | 2025-11-19 | 2025-12-17 | 28 | 35 | 49.2 | 140.6 | MURO | 48.733 | 3 | 140.571
24603 - FLORA - PARQUE CENTRAL LOS ROBLES | 748 | AU-5000 | Muros ej 4-7 / A-F y 9-7/6-2 P21 T3 | 2025-11-19 | 2025-12-17 | 28 | 35 | 48.2 | 137.7 | MURO | 48.733 | 3 | 137.714
24603 - FLORA - PARQUE CENTRAL LOS ROBLES | 745 | AU 5000 | Muros ejes 1 - 3 / G - L piso 21 torre 4 y 9 - 12 / G - L y 7 - 9 / A - F piso 21 torre 3 | 2025-11-18 | 2025-12-16 | 28 | 35 | 43.6 | 124.6 | MURO | 42.767 | 3 | 124.571
24603 - FLORA - PARQUE CENTRAL LOS ROBLES | 745 | AU 5000 | Muros ejes 1 - 3 / G - L piso 21 torre 4 y 9 - 12 / G - L y 7 - 9 / A - F piso 21 torre 3 | 2025-11-18 | 2025-12-16 | 28 | 35 | 42.2 | 120.6 | MURO | 42.767 | 3 | 120.571
24603 - FLORA - PARQUE CENTRAL LOS ROBLES | 745 | AU 5000 | Muros ejes 1 - 3 / G - L piso 21 torre 4 y 9 - 12 / G - L y 7 - 9 / A - F piso 21 torre 3 | 2025-11-18 | 2025-12-16 | 28 | 35 | 42.5 | 121.4 | MURO | 42.767 | 3 | 121.429
24603 - FLORA - PARQUE CENTRAL LOS ROBLES | 742 | AU 5000 | Muros eje 1 - 3 / A - F y 2 - 4 / G - L piso 21 torre 4 | 2025-11-15 | 2025-12-13 | 28 | 35 | 47.8 | 136.6 | MURO | 47.7 | 3 | 136.571
24603 - FLORA - PARQUE CENTRAL LOS ROBLES | 742 | AU 5000 | Muros eje 1 - 3 / A - F y 2 - 4 / G - L piso 21 torre 4 | 2025-11-15 | 2025-12-13 | 28 | 35 | 48.3 | 138 | MURO | 47.7 | 3 | 138
24603 - FLORA - PARQUE CENTRAL LOS ROBLES | 742 | AU 5000 | Muros eje 1 - 3 / A - F y 2 - 4 / G - L piso 21 torre 4 | 2025-11-15 | 2025-12-13 | 28 | 35 | 47 | 134.3 | MURO | 47.7 | 3 | 134.286
24603 - FLORA - PARQUE CENTRAL LOS ROBLES | 737 | AU 5000 | Muros Ejes 4-10 / G-L Piso 21 Torre 4 | 2025-11-14 | 2025-12-12 | 28 | 35 | 48.2 | 137.7 | MURO | 47.167 | 3 | 137.714
24603 - FLORA - PARQUE CENTRAL LOS ROBLES | 737 | AU 5000 | Muros Ejes 4-10 / G-L Piso 21 Torre 4 | 2025-11-14 | 2025-12-12 | 28 | 35 | 46.9 | 134 | MURO | 47.167 | 3 | 134
24603 - FLORA - PARQUE CENTRAL LOS ROBLES | 737 | AU 5000 | Muros Ejes 4-10 / G-L Piso 21 Torre 4 | 2025-11-14 | 2025-12-12 | 28 | 35 | 46.4 | 132.6 | MURO | 47.167 | 3 | 132.571
24603 - FLORA - PARQUE CENTRAL LOS ROBLES | 734 | No especificado | Escalera piso 16 - 17 T 3 | 2025-11-14 | 2025-12-12 | 28 | 35 | 54.5 | 155.7 |  | 54.1 | 3 | 155.714
24603 - FLORA - PARQUE CENTRAL LOS ROBLES | 734 | No especificado | Escalera piso 16 - 17 T 3 | 2025-11-14 | 2025-12-12 | 28 | 35 | 53.6 | 153.1 |  | 54.1 | 3 | 153.143
24603 - FLORA - PARQUE CENTRAL LOS ROBLES | 734 | No especificado | Escalera piso 16 - 17 T 3 | 2025-11-14 | 2025-12-12 | 28 | 35 | 54.2 | 154.9 |  | 54.1 | 3 | 154.857
24603 - FLORA - PARQUE CENTRAL LOS ROBLES | 732 | IN 5000 | Muros ejes 3 - 6 / A- F y 8 - 10 A- F piso 21 torre 4 | 2025-11-13 | 2025-12-11 | 28 | 35 | 45 | 128.6 | MURO | 45.067 | 3 | 128.571
24603 - FLORA - PARQUE CENTRAL LOS ROBLES | 732 | IN 5000 | Muros ejes 3 - 6 / A- F y 8 - 10 A- F piso 21 torre 4 | 2025-11-13 | 2025-12-11 | 28 | 35 | 45.5 | 130 | MURO | 45.067 | 3 | 130
24603 - FLORA - PARQUE CENTRAL LOS ROBLES | 732 | IN 5000 | Muros ejes 3 - 6 / A- F y 8 - 10 A- F piso 21 torre 4 | 2025-11-13 | 2025-12-11 | 28 | 35 | 44.7 | 127.7 | MURO | 45.067 | 3 | 127.714
24603 - FLORA - PARQUE CENTRAL LOS ROBLES | 727 | AU - 5000 | Muros ejes 1 - 3 / A - L piso 20 torre 3 y eje 6 - 7 / A - F piso 21 torre 4 | 2025-11-12 | 2025-12-10 | 28 | 35 | 48.5 | 138.6 | MURO | 47.767 | 3 | 138.571
24603 - FLORA - PARQUE CENTRAL LOS ROBLES | 727 | AU - 5000 | Muros ejes 1 - 3 / A - L piso 20 torre 3 y eje 6 - 7 / A - F piso 21 torre 4 | 2025-11-12 | 2025-12-10 | 28 | 35 | 47.1 | 134.6 | MURO | 47.767 | 3 | 134.571
24603 - FLORA - PARQUE CENTRAL LOS ROBLES | 727 | AU - 5000 | Muros ejes 1 - 3 / A - L piso 20 torre 3 y eje 6 - 7 / A - F piso 21 torre 4 | 2025-11-12 | 2025-12-10 | 28 | 35 | 47.7 | 136.3 | MURO | 47.767 | 3 | 136.286
24603 - FLORA - PARQUE CENTRAL LOS ROBLES | 724 | AU - 5000 | Muros ejes 4 - 9 / G - L | 2025-11-11 | 2025-12-09 | 28 | 35 | 53.5 | 152.9 | MURO | 53.433 | 3 | 152.857
24603 - FLORA - PARQUE CENTRAL LOS ROBLES | 724 | AU - 5000 | Muros ejes 4 - 9 / G - L | 2025-11-11 | 2025-12-09 | 28 | 35 | 54.2 | 154.9 | MURO | 53.433 | 3 | 154.857
24603 - FLORA - PARQUE CENTRAL LOS ROBLES | 724 | AU - 5000 | Muros ejes 4 - 9 / G - L | 2025-11-11 | 2025-12-09 | 28 | 35 | 52.6 | 150.3 | MURO | 53.433 | 3 | 150.286
24603 - FLORA - PARQUE CENTRAL LOS ROBLES | 719 | AU 5000 | Muros Ejes 4 - 9 / A - F piso 20 torre 3 | 2025-11-10 | 2025-12-08 | 28 | 35 | 39.2 | 112 | MURO | 38.633 | 3 | 112
24603 - FLORA - PARQUE CENTRAL LOS ROBLES | 719 | AU 5000 | Muros Ejes 4 - 9 / A - F piso 20 torre 3 | 2025-11-10 | 2025-12-08 | 28 | 35 | 38.2 | 109.1 | MURO | 38.633 | 3 | 109.143
24603 - FLORA - PARQUE CENTRAL LOS ROBLES | 719 | AU 5000 | Muros Ejes 4 - 9 / A - F piso 20 torre 3 | 2025-11-10 | 2025-12-08 | 28 | 35 | 38.5 | 110 | MURO | 38.633 | 3 | 110
24603 - FLORA - PARQUE CENTRAL LOS ROBLES | 718 | 5000 | Escalera piso 18 - 19 torre 4 | 2025-11-10 | 2025-12-08 | 28 | 35 | 43.4 | 124 |  | 43.4 | 3 | 124
24603 - FLORA - PARQUE CENTRAL LOS ROBLES | 718 | 5000 | Escalera piso 18 - 19 torre 4 | 2025-11-10 | 2025-12-08 | 28 | 35 | 44 | 125.7 |  | 43.4 | 3 | 125.714
24603 - FLORA - PARQUE CENTRAL LOS ROBLES | 718 | 5000 | Escalera piso 18 - 19 torre 4 | 2025-11-10 | 2025-12-08 | 28 | 35 | 42.8 | 122.3 |  | 43.4 | 3 | 122.286
24603 - FLORA - PARQUE CENTRAL LOS ROBLES | 707 | AU - 5000 | Muros ejes 9 - 12 / G - L piso 20 torre 3 y ejes 1 - 3 / G - L piso 20 torre 4 | 2025-11-05 | 2025-12-03 | 28 | 35 | 46.5 | 132.9 | MURO | 47.1 | 3 | 132.857
24603 - FLORA - PARQUE CENTRAL LOS ROBLES | 707 | AU - 5000 | Muros ejes 9 - 12 / G - L piso 20 torre 3 y ejes 1 - 3 / G - L piso 20 torre 4 | 2025-11-05 | 2025-12-03 | 28 | 35 | 48.1 | 137.4 | MURO | 47.1 | 3 | 137.429
24603 - FLORA - PARQUE CENTRAL LOS ROBLES | 707 | AU - 5000 | Muros ejes 9 - 12 / G - L piso 20 torre 3 y ejes 1 - 3 / G - L piso 20 torre 4 | 2025-11-05 | 2025-12-03 | 28 | 35 | 46.7 | 133.4 | MURO | 47.1 | 3 | 133.429
24603 - FLORA - PARQUE CENTRAL LOS ROBLES | 703 | AU 5000 | Muros ejes 1 - 3 / A - F piso 20 torre 4 y ejes 9 - 12 / A - F piso 20 torre 3 | 2025-11-04 | 2025-12-02 | 28 | 35 | 48.8 | 139.4 | MURO | 48.767 | 3 | 139.429
24603 - FLORA - PARQUE CENTRAL LOS ROBLES | 703 | AU 5000 | Muros ejes 1 - 3 / A - F piso 20 torre 4 y ejes 9 - 12 / A - F piso 20 torre 3 | 2025-11-04 | 2025-12-02 | 28 | 35 | 48.5 | 138.6 | MURO | 48.767 | 3 | 138.571
24603 - FLORA - PARQUE CENTRAL LOS ROBLES | 703 | AU 5000 | Muros ejes 1 - 3 / A - F piso 20 torre 4 y ejes 9 - 12 / A - F piso 20 torre 3 | 2025-11-04 | 2025-12-02 | 28 | 35 | 49 | 140 | MURO | 48.767 | 3 | 140
24603 - FLORA - PARQUE CENTRAL LOS ROBLES | 701 | AU 5000 | Muros ejes 5 - 10 / G - L y 2 - 4 / E - F piso 20 torre 4 | 2025-11-01 | 2025-11-29 | 28 | 35 | 45 | 128.6 | MURO | 44.3 | 3 | 128.571
24603 - FLORA - PARQUE CENTRAL LOS ROBLES | 701 | AU 5000 | Muros ejes 5 - 10 / G - L y 2 - 4 / E - F piso 20 torre 4 | 2025-11-01 | 2025-11-29 | 28 | 35 | 43.8 | 125.1 | MURO | 44.3 | 3 | 125.143
24603 - FLORA - PARQUE CENTRAL LOS ROBLES | 701 | AU 5000 | Muros ejes 5 - 10 / G - L y 2 - 4 / E - F piso 20 torre 4 | 2025-11-01 | 2025-11-29 | 28 | 35 | 44.1 | 126 | MURO | 44.3 | 3 | 126
24603 - FLORA - PARQUE CENTRAL LOS ROBLES | 696 | No especificado | Muros ejes 3 - 10 / A - F piso 20 torre 4 | 2025-10-31 | 2025-11-28 | 28 | 35 | 48.2 | 137.7 | MURO | 48.433 | 3 | 137.714
24603 - FLORA - PARQUE CENTRAL LOS ROBLES | 696 | No especificado | Muros ejes 3 - 10 / A - F piso 20 torre 4 | 2025-10-31 | 2025-11-28 | 28 | 35 | 48.8 | 139.4 | MURO | 48.433 | 3 | 139.429
24603 - FLORA - PARQUE CENTRAL LOS ROBLES | 696 | No especificado | Muros ejes 3 - 10 / A - F piso 20 torre 4 | 2025-10-31 | 2025-11-28 | 28 | 35 | 48.3 | 138 | MURO | 48.433 | 3 | 138
24603 - FLORA - PARQUE CENTRAL LOS ROBLES | 695 | AU-5000 | Muros ejes 1 - 8 / G - L piso 19 torre 3 | 2025-10-30 | 2025-11-27 | 28 | 35 | 41.2 | 117.7 | MURO | 41.267 | 3 | 117.714
24603 - FLORA - PARQUE CENTRAL LOS ROBLES | 695 | AU-5000 | Muros ejes 1 - 8 / G - L piso 19 torre 3 | 2025-10-30 | 2025-11-27 | 28 | 35 | 41.2 | 117.7 | MURO | 41.267 | 3 | 117.714
24603 - FLORA - PARQUE CENTRAL LOS ROBLES | 695 | AU-5000 | Muros ejes 1 - 8 / G - L piso 19 torre 3 | 2025-10-30 | 2025-11-27 | 28 | 35 | 41.4 | 118.3 | MURO | 41.267 | 3 | 118.286
24603 - FLORA - PARQUE CENTRAL LOS ROBLES | 692 | No especificado | Escalera piso 17 - 18 T4 | 2025-10-30 | 2025-11-27 | 28 | 35 | 42.8 | 122.3 |  | 42.633 | 3 | 122.286
24603 - FLORA - PARQUE CENTRAL LOS ROBLES | 692 | No especificado | Escalera piso 17 - 18 T4 | 2025-10-30 | 2025-11-27 | 28 | 35 | 43.3 | 123.7 |  | 42.633 | 3 | 123.714
24603 - FLORA - PARQUE CENTRAL LOS ROBLES | 692 | No especificado | Escalera piso 17 - 18 T4 | 2025-10-30 | 2025-11-27 | 28 | 35 | 41.8 | 119.4 |  | 42.633 | 3 | 119.429
24603 - FLORA - PARQUE CENTRAL LOS ROBLES | 690 | AU - 5000 | Muros ejes 1 - 7 / A - F y 8 - 9 G - L piso 19 torre 3 | 2025-10-29 | 2025-11-26 | 28 | 35 | 42 | 120 | MURO | 41.233 | 3 | 120
24603 - FLORA - PARQUE CENTRAL LOS ROBLES | 690 | AU - 5000 | Muros ejes 1 - 7 / A - F y 8 - 9 G - L piso 19 torre 3 | 2025-10-29 | 2025-11-26 | 28 | 35 | 40.1 | 114.6 | MURO | 41.233 | 3 | 114.571
24603 - FLORA - PARQUE CENTRAL LOS ROBLES | 690 | AU - 5000 | Muros ejes 1 - 7 / A - F y 8 - 9 G - L piso 19 torre 3 | 2025-10-29 | 2025-11-26 | 28 | 35 | 41.6 | 118.9 | MURO | 41.233 | 3 | 118.857
24603 - FLORA - PARQUE CENTRAL LOS ROBLES | 688 | AU - 5000 | Muros ejes 9 - 12 / G - L y 7 - 8 / A - F piso 19 torre 3 y eje 1 - 3 / G - L piso 19 torre 4 | 2025-10-28 | 2025-11-25 | 28 | 35 | 52.4 | 149.7 | MURO | 52.433 | 3 | 149.714
24603 - FLORA - PARQUE CENTRAL LOS ROBLES | 688 | AU - 5000 | Muros ejes 9 - 12 / G - L y 7 - 8 / A - F piso 19 torre 3 y eje 1 - 3 / G - L piso 19 torre 4 | 2025-10-28 | 2025-11-25 | 28 | 35 | 52.1 | 148.9 | MURO | 52.433 | 3 | 148.857
24603 - FLORA - PARQUE CENTRAL LOS ROBLES | 688 | AU - 5000 | Muros ejes 9 - 12 / G - L y 7 - 8 / A - F piso 19 torre 3 y eje 1 - 3 / G - L piso 19 torre 4 | 2025-10-28 | 2025-11-25 | 28 | 35 | 52.8 | 150.9 | MURO | 52.433 | 3 | 150.857
24603 - FLORA - PARQUE CENTRAL LOS ROBLES | 684 | No especificado | Muros ejes 1-3 /A-F piso 19 torre 4 | 2025-10-27 | 2025-11-24 | 28 | 35 | 50 | 142.9 | MURO | 50.3 | 3 | 142.857
24603 - FLORA - PARQUE CENTRAL LOS ROBLES | 684 | No especificado | Muros ejes 1-3 /A-F piso 19 torre 4 | 2025-10-27 | 2025-11-24 | 28 | 35 | 51.3 | 146.6 | MURO | 50.3 | 3 | 146.571
24603 - FLORA - PARQUE CENTRAL LOS ROBLES | 684 | No especificado | Muros ejes 1-3 /A-F piso 19 torre 4 | 2025-10-27 | 2025-11-24 | 28 | 35 | 49.6 | 141.7 | MURO | 50.3 | 3 | 141.714
24603 - FLORA - PARQUE CENTRAL LOS ROBLES | 683 | No especificado | Placa eje 1-8/G-L piso 19 torre 3 | 2025-10-27 | 2025-11-24 | 28 | 35 | 55.7 | 159.1 | PLACA | 55.567 | 3 | 159.143
24603 - FLORA - PARQUE CENTRAL LOS ROBLES | 683 | No especificado | Placa eje 1-8/G-L piso 19 torre 3 | 2025-10-27 | 2025-11-24 | 28 | 35 | 56.2 | 160.6 | PLACA | 55.567 | 3 | 160.571
24603 - FLORA - PARQUE CENTRAL LOS ROBLES | 683 | No especificado | Placa eje 1-8/G-L piso 19 torre 3 | 2025-10-27 | 2025-11-24 | 28 | 35 | 54.8 | 156.6 | PLACA | 55.567 | 3 | 156.571
24603 - FLORA - PARQUE CENTRAL LOS ROBLES | 679 | No especificado | Muro eje 3-10/ G-L piso 19 torre 4 | 2025-10-25 | 2025-11-22 | 28 | 35 | 59.4 | 169.7 | MURO | 59.7 | 3 | 169.714
24603 - FLORA - PARQUE CENTRAL LOS ROBLES | 679 | No especificado | Muro eje 3-10/ G-L piso 19 torre 4 | 2025-10-25 | 2025-11-22 | 28 | 35 | 60.2 | 172 | MURO | 59.7 | 3 | 172
24603 - FLORA - PARQUE CENTRAL LOS ROBLES | 679 | No especificado | Muro eje 3-10/ G-L piso 19 torre 4 | 2025-10-25 | 2025-11-22 | 28 | 35 | 59.5 | 170 | MURO | 59.7 | 3 | 170
24603 - FLORA - PARQUE CENTRAL LOS ROBLES | 678 | No especificado | Placa ejes 1-8 /A-F piso 19 torre 3 | 2025-10-25 | 2025-11-22 | 28 | 35 | 44.3 | 126.6 | PLACA | 43.5 | 3 | 126.571
24603 - FLORA - PARQUE CENTRAL LOS ROBLES | 678 | No especificado | Placa ejes 1-8 /A-F piso 19 torre 3 | 2025-10-25 | 2025-11-22 | 28 | 35 | 43.1 | 123.1 | PLACA | 43.5 | 3 | 123.143
24603 - FLORA - PARQUE CENTRAL LOS ROBLES | 678 | No especificado | Placa ejes 1-8 /A-F piso 19 torre 3 | 2025-10-25 | 2025-11-22 | 28 | 35 | 43.1 | 123.1 | PLACA | 43.5 | 3 | 123.143
24603 - FLORA - PARQUE CENTRAL LOS ROBLES | 676 | No especificado | Muros ejes 3-10/A-F piso 19 torre 4 | 2025-10-24 | 2025-11-21 | 28 | 35 | 53.3 | 152.3 | MURO | 52.433 | 3 | 152.286
24603 - FLORA - PARQUE CENTRAL LOS ROBLES | 676 | No especificado | Muros ejes 3-10/A-F piso 19 torre 4 | 2025-10-24 | 2025-11-21 | 28 | 35 | 51.7 | 147.7 | MURO | 52.433 | 3 | 147.714
24603 - FLORA - PARQUE CENTRAL LOS ROBLES | 676 | No especificado | Muros ejes 3-10/A-F piso 19 torre 4 | 2025-10-24 | 2025-11-21 | 28 | 35 | 52.3 | 149.4 | MURO | 52.433 | 3 | 149.429
24603 - FLORA - PARQUE CENTRAL LOS ROBLES | 675 | No especificado | Placa ejes 8-12/G-L Piso 19 torre 3 | 2025-10-24 | 2025-11-21 | 28 | 35 | 48.5 | 138.6 | PLACA | 48.3 | 3 | 138.571
24603 - FLORA - PARQUE CENTRAL LOS ROBLES | 675 | No especificado | Placa ejes 8-12/G-L Piso 19 torre 3 | 2025-10-24 | 2025-11-21 | 28 | 35 | 48.9 | 139.7 | PLACA | 48.3 | 3 | 139.714
24603 - FLORA - PARQUE CENTRAL LOS ROBLES | 675 | No especificado | Placa ejes 8-12/G-L Piso 19 torre 3 | 2025-10-24 | 2025-11-21 | 28 | 35 | 47.5 | 135.7 | PLACA | 48.3 | 3 | 135.714
24603 - FLORA - PARQUE CENTRAL LOS ROBLES | 672 | No especificado | Placa ejes 8-127A-F piso 19 torre 4 y escalera piso 16-17 | 2025-10-23 | 2025-11-20 | 28 | 35 | 58.7 | 167.7 | PLACA | 58.667 | 3 | 167.714
24603 - FLORA - PARQUE CENTRAL LOS ROBLES | 672 | No especificado | Placa ejes 8-127A-F piso 19 torre 4 y escalera piso 16-17 | 2025-10-23 | 2025-11-20 | 28 | 35 | 58.4 | 166.9 | PLACA | 58.667 | 3 | 166.857
24603 - FLORA - PARQUE CENTRAL LOS ROBLES | 672 | No especificado | Placa ejes 8-127A-F piso 19 torre 4 y escalera piso 16-17 | 2025-10-23 | 2025-11-20 | 28 | 35 | 58.9 | 168.3 | PLACA | 58.667 | 3 | 168.286
24603 - FLORA - PARQUE CENTRAL LOS ROBLES | 669 | No especificado | Placa ejes 3 - 10 / A - L piso 18 torre 4 | 2025-10-22 | 2025-11-19 | 28 | 35 | 49.2 | 140.6 | PLACA | 49 | 3 | 140.571
24603 - FLORA - PARQUE CENTRAL LOS ROBLES | 669 | No especificado | Placa ejes 3 - 10 / A - L piso 18 torre 4 | 2025-10-22 | 2025-11-19 | 28 | 35 | 48.8 | 139.4 | PLACA | 49 | 3 | 139.429
24603 - FLORA - PARQUE CENTRAL LOS ROBLES | 669 | No especificado | Placa ejes 3 - 10 / A - L piso 18 torre 4 | 2025-10-22 | 2025-11-19 | 28 | 35 | 49 | 140 | PLACA | 49 | 3 | 140
24603 - FLORA - PARQUE CENTRAL LOS ROBLES | 664 | No especificado | Placa ejes 3-10 / A-F piso 19 torre 4 | 2025-10-21 | 2025-11-18 | 28 | 35 | 48.7 | 139.1 | PLACA | 49.067 | 3 | 139.143
24603 - FLORA - PARQUE CENTRAL LOS ROBLES | 664 | No especificado | Placa ejes 3-10 / A-F piso 19 torre 4 | 2025-10-21 | 2025-11-18 | 28 | 35 | 49.4 | 141.1 | PLACA | 49.067 | 3 | 141.143
24603 - FLORA - PARQUE CENTRAL LOS ROBLES | 664 | No especificado | Placa ejes 3-10 / A-F piso 19 torre 4 | 2025-10-21 | 2025-11-18 | 28 | 35 | 49.1 | 140.3 | PLACA | 49.067 | 3 | 140.286
24603 - FLORA - PARQUE CENTRAL LOS ROBLES | 660 | No especificado | Placa ejes 1-8 / G-L piso 18 torre 3 | 2025-10-20 | 2025-11-17 | 28 | 35 | 47.2 | 134.9 | PLACA | 47.233 | 3 | 134.857
24603 - FLORA - PARQUE CENTRAL LOS ROBLES | 660 | No especificado | Placa ejes 1-8 / G-L piso 18 torre 3 | 2025-10-20 | 2025-11-17 | 28 | 35 | 47.9 | 136.9 | PLACA | 47.233 | 3 | 136.857
24603 - FLORA - PARQUE CENTRAL LOS ROBLES | 660 | No especificado | Placa ejes 1-8 / G-L piso 18 torre 3 | 2025-10-20 | 2025-11-17 | 28 | 35 | 46.6 | 133.1 | PLACA | 47.233 | 3 | 133.143
24603 - FLORA - PARQUE CENTRAL LOS ROBLES | 658 | No especificado | Escalera piso 14-15 torre 3 | 2025-10-20 | 2025-11-17 | 28 | 35 | 61.1 | 174.6 |  | 60.6 | 3 | 174.571
24603 - FLORA - PARQUE CENTRAL LOS ROBLES | 658 | No especificado | Escalera piso 14-15 torre 3 | 2025-10-20 | 2025-11-17 | 28 | 35 | 61.3 | 175.1 |  | 60.6 | 3 | 175.143
24603 - FLORA - PARQUE CENTRAL LOS ROBLES | 658 | No especificado | Escalera piso 14-15 torre 3 | 2025-10-20 | 2025-11-17 | 28 | 35 | 59.4 | 169.7 |  | 60.6 | 3 | 169.714
24603 - FLORA - PARQUE CENTRAL LOS ROBLES | 653 | No Especificado | Placa ejes 1 - 8 / A - H piso 18 torre 3 | 2025-10-18 | 2025-11-15 | 28 | 35 | 54.3 | 155.1 | PLACA | 53.467 | 3 | 155.143
24603 - FLORA - PARQUE CENTRAL LOS ROBLES | 653 | No Especificado | Placa ejes 1 - 8 / A - H piso 18 torre 3 | 2025-10-18 | 2025-11-15 | 28 | 35 | 52.9 | 151.1 | PLACA | 53.467 | 3 | 151.143
24603 - FLORA - PARQUE CENTRAL LOS ROBLES | 653 | No Especificado | Placa ejes 1 - 8 / A - H piso 18 torre 3 | 2025-10-18 | 2025-11-15 | 28 | 35 | 53.2 | 152 | PLACA | 53.467 | 3 | 152
24603 - FLORA - PARQUE CENTRAL LOS ROBLES | 651 | No Especificado | Placa ejes 1 - 3 / A - F piso 18 torre 4 y 8 - 12 / A - G piso 18 torre 3 | 2025-10-17 | 2025-11-14 | 28 | 35 | 50.6 | 144.6 | PLACA | 49.867 | 3 | 144.571
24603 - FLORA - PARQUE CENTRAL LOS ROBLES | 651 | No Especificado | Placa ejes 1 - 3 / A - F piso 18 torre 4 y 8 - 12 / A - G piso 18 torre 3 | 2025-10-17 | 2025-11-14 | 28 | 35 | 49.3 | 140.9 | PLACA | 49.867 | 3 | 140.857
24603 - FLORA - PARQUE CENTRAL LOS ROBLES | 651 | No Especificado | Placa ejes 1 - 3 / A - F piso 18 torre 4 y 8 - 12 / A - G piso 18 torre 3 | 2025-10-17 | 2025-11-14 | 28 | 35 | 49.7 | 142 | PLACA | 49.867 | 3 | 142
24603 - FLORA - PARQUE CENTRAL LOS ROBLES | 648 | No especificado | Placa ejes A - G / 1 - 3 piso 18 T4 y A - G / 8 - 12 piso 18 torre 3 | 2025-10-16 | 2025-11-13 | 28 | 35 | 51.8 | 148 | PLACA | 51.8 | 3 | 148
24603 - FLORA - PARQUE CENTRAL LOS ROBLES | 648 | No especificado | Placa ejes A - G / 1 - 3 piso 18 T4 y A - G / 8 - 12 piso 18 torre 3 | 2025-10-16 | 2025-11-13 | 28 | 35 | 51.5 | 147.1 | PLACA | 51.8 | 3 | 147.143
24603 - FLORA - PARQUE CENTRAL LOS ROBLES | 648 | No especificado | Placa ejes A - G / 1 - 3 piso 18 T4 y A - G / 8 - 12 piso 18 torre 3 | 2025-10-16 | 2025-11-13 | 28 | 35 | 52.1 | 148.9 | PLACA | 51.8 | 3 | 148.857
24603 - FLORA - PARQUE CENTRAL LOS ROBLES | 644 | No especificado | Placa ejes G - L / 10 - 4 piso 18 torre 4 | 2025-10-15 | 2025-11-12 | 28 | 35 | 47.3 | 135.1 | PLACA | 47.7 | 3 | 135.143
24603 - FLORA - PARQUE CENTRAL LOS ROBLES | 644 | No especificado | Placa ejes G - L / 10 - 4 piso 18 torre 4 | 2025-10-15 | 2025-11-12 | 28 | 35 | 47.8 | 136.6 | PLACA | 47.7 | 3 | 136.571
24603 - FLORA - PARQUE CENTRAL LOS ROBLES | 644 | No especificado | Placa ejes G - L / 10 - 4 piso 18 torre 4 | 2025-10-15 | 2025-11-12 | 28 | 35 | 48 | 137.1 | PLACA | 47.7 | 3 | 137.143
24603 - FLORA - PARQUE CENTRAL LOS ROBLES | 641 | No especificado | Escalera piso 15 - 16 | 2025-10-15 | 2025-11-12 | 28 | 35 | 41.8 | 119.4 |  | 42.067 | 3 | 119.429
24603 - FLORA - PARQUE CENTRAL LOS ROBLES | 641 | No especificado | Escalera piso 15 - 16 | 2025-10-15 | 2025-11-12 | 28 | 35 | 43 | 122.9 |  | 42.067 | 3 | 122.857
24603 - FLORA - PARQUE CENTRAL LOS ROBLES | 641 | No especificado | Escalera piso 15 - 16 | 2025-10-15 | 2025-11-12 | 28 | 35 | 41.4 | 118.3 |  | 42.067 | 3 | 118.286
24603 - FLORA - PARQUE CENTRAL LOS ROBLES | 639 | No especificado | Placa ejes 3-10 / A-F piso 18 torre 4 | 2025-10-14 | 2025-11-11 | 28 | 35 | 46.3 | 132.3 | PLACA | 45.967 | 3 | 132.286
24603 - FLORA - PARQUE CENTRAL LOS ROBLES | 639 | No especificado | Placa ejes 3-10 / A-F piso 18 torre 4 | 2025-10-14 | 2025-11-11 | 28 | 35 | 45 | 128.6 | PLACA | 45.967 | 3 | 128.571
24603 - FLORA - PARQUE CENTRAL LOS ROBLES | 639 | No especificado | Placa ejes 3-10 / A-F piso 18 torre 4 | 2025-10-14 | 2025-11-11 | 28 | 35 | 46.6 | 133.1 | PLACA | 45.967 | 3 | 133.143
24603 - FLORA - PARQUE CENTRAL LOS ROBLES | 632 | No especificado | Placa ejes 1 - 8 / G - L piso 17 torre 3 y escalera piso 13 - 14 | 2025-10-09 | 2025-11-06 | 28 | 35 | 44.1 | 126 | PLACA | 44.367 | 3 | 126
24603 - FLORA - PARQUE CENTRAL LOS ROBLES | 632 | No especificado | Placa ejes 1 - 8 / G - L piso 17 torre 3 y escalera piso 13 - 14 | 2025-10-09 | 2025-11-06 | 28 | 35 | 44.6 | 127.4 | PLACA | 44.367 | 3 | 127.429
24603 - FLORA - PARQUE CENTRAL LOS ROBLES | 632 | No especificado | Placa ejes 1 - 8 / G - L piso 17 torre 3 y escalera piso 13 - 14 | 2025-10-09 | 2025-11-06 | 28 | 35 | 44.4 | 126.9 | PLACA | 44.367 | 3 | 126.857
24603 - FLORA - PARQUE CENTRAL LOS ROBLES | 630 | No especificado | Placa ejes 1 - 8 / A - F piso 17 torre 3 | 2025-10-08 | 2025-11-05 | 28 | 35 | 45.3 | 129.4 | PLACA | 45.167 | 3 | 129.429
24603 - FLORA - PARQUE CENTRAL LOS ROBLES | 630 | No especificado | Placa ejes 1 - 8 / A - F piso 17 torre 3 | 2025-10-08 | 2025-11-05 | 28 | 35 | 44.9 | 128.3 | PLACA | 45.167 | 3 | 128.286
24603 - FLORA - PARQUE CENTRAL LOS ROBLES | 630 | No especificado | Placa ejes 1 - 8 / A - F piso 17 torre 3 | 2025-10-08 | 2025-11-05 | 28 | 35 | 45.3 | 129.4 | PLACA | 45.167 | 3 | 129.429
24603 - FLORA - PARQUE CENTRAL LOS ROBLES | 626 |  | Placa ejes 8 - 12 / G - L piso 17 torre 3 y 1 - 3 / G - L piso 17 torre 4 | 2025-10-07 | 2025-11-04 | 28 | 35 | 56.6 | 161.7 | PLACA | 56.767 | 3 | 161.714
24603 - FLORA - PARQUE CENTRAL LOS ROBLES | 626 |  | Placa ejes 8 - 12 / G - L piso 17 torre 3 y 1 - 3 / G - L piso 17 torre 4 | 2025-10-07 | 2025-11-04 | 28 | 35 | 57.5 | 164.3 | PLACA | 56.767 | 3 | 164.286
24603 - FLORA - PARQUE CENTRAL LOS ROBLES | 626 |  | Placa ejes 8 - 12 / G - L piso 17 torre 3 y 1 - 3 / G - L piso 17 torre 4 | 2025-10-07 | 2025-11-04 | 28 | 35 | 56.2 | 160.6 | PLACA | 56.767 | 3 | 160.571
24603 - FLORA - PARQUE CENTRAL LOS ROBLES | 622 |  | Placa ejes 8 - 12 / A - F piso 17 torre 3 y ejes 1 - 3 / A - F piso 17 torre 4 | 2025-10-06 | 2025-11-03 | 28 | 35 | 50.8 | 145.1 | PLACA | 50.767 | 3 | 145.143
24603 - FLORA - PARQUE CENTRAL LOS ROBLES | 622 |  | Placa ejes 8 - 12 / A - F piso 17 torre 3 y ejes 1 - 3 / A - F piso 17 torre 4 | 2025-10-06 | 2025-11-03 | 28 | 35 | 51.5 | 147.1 | PLACA | 50.767 | 3 | 147.143
24603 - FLORA - PARQUE CENTRAL LOS ROBLES | 622 |  | Placa ejes 8 - 12 / A - F piso 17 torre 3 y ejes 1 - 3 / A - F piso 17 torre 4 | 2025-10-06 | 2025-11-03 | 28 | 35 | 50 | 142.9 | PLACA | 50.767 | 3 | 142.857
24603 - FLORA - PARQUE CENTRAL LOS ROBLES | 612 | No especificado | Placa ejes 1 - 8 / G - L piso 16 torre 3 | 2025-10-02 | 2025-10-30 | 28 | 35 | 48 | 137.1 | PLACA | 48.367 | 3 | 137.143
24603 - FLORA - PARQUE CENTRAL LOS ROBLES | 612 | No especificado | Placa ejes 1 - 8 / G - L piso 16 torre 3 | 2025-10-02 | 2025-10-30 | 28 | 35 | 48.7 | 139.1 | PLACA | 48.367 | 3 | 139.143
24603 - FLORA - PARQUE CENTRAL LOS ROBLES | 612 | No especificado | Placa ejes 1 - 8 / G - L piso 16 torre 3 | 2025-10-02 | 2025-10-30 | 28 | 35 | 48.4 | 138.3 | PLACA | 48.367 | 3 | 138.286
24603 - FLORA - PARQUE CENTRAL LOS ROBLES | 610 | No especificado | Placa eje 1 - 8 / A - F piso 16 torre 3 y escalera piso 13 - 14 | 2025-10-01 | 2025-10-29 | 28 | 35 | 47 | 134.3 | PLACA | 47.033 | 3 | 134.286
24603 - FLORA - PARQUE CENTRAL LOS ROBLES | 610 | No especificado | Placa eje 1 - 8 / A - F piso 16 torre 3 y escalera piso 13 - 14 | 2025-10-01 | 2025-10-29 | 28 | 35 | 47.7 | 136.3 | PLACA | 47.033 | 3 | 136.286
24603 - FLORA - PARQUE CENTRAL LOS ROBLES | 610 | No especificado | Placa eje 1 - 8 / A - F piso 16 torre 3 y escalera piso 13 - 14 | 2025-10-01 | 2025-10-29 | 28 | 35 | 46.4 | 132.6 | PLACA | 47.033 | 3 | 132.571
24603 - FLORA - PARQUE CENTRAL LOS ROBLES | 608 | No especificado | Placa eje 1 - 3 / A - F piso 16 torre 4 y 8 - 12 / A - F piso 16 torre 3 | 2025-09-30 | 2025-10-28 | 28 | 35 | 50.5 | 144.3 | PLACA | 50.5 | 3 | 144.286
24603 - FLORA - PARQUE CENTRAL LOS ROBLES | 608 | No especificado | Placa eje 1 - 3 / A - F piso 16 torre 4 y 8 - 12 / A - F piso 16 torre 3 | 2025-09-30 | 2025-10-28 | 28 | 35 | 50.1 | 143.1 | PLACA | 50.5 | 3 | 143.143
24603 - FLORA - PARQUE CENTRAL LOS ROBLES | 608 | No especificado | Placa eje 1 - 3 / A - F piso 16 torre 4 y 8 - 12 / A - F piso 16 torre 3 | 2025-09-30 | 2025-10-28 | 28 | 35 | 50.9 | 145.4 | PLACA | 50.5 | 3 | 145.429
24603 - FLORA - PARQUE CENTRAL LOS ROBLES | 605 | No especificado | Placa ejes 1-3 / A-F piso 16 torre 4 y eje 8-12 / A-F piso 16 torre 3 | 2025-09-29 | 2025-10-27 | 28 | 35 | 52.4 | 149.7 | PLACA | 51.367 | 3 | 149.714
24603 - FLORA - PARQUE CENTRAL LOS ROBLES | 605 | No especificado | Placa ejes 1-3 / A-F piso 16 torre 4 y eje 8-12 / A-F piso 16 torre 3 | 2025-09-29 | 2025-10-27 | 28 | 35 | 51.2 | 146.3 | PLACA | 51.367 | 3 | 146.286
24603 - FLORA - PARQUE CENTRAL LOS ROBLES | 605 | No especificado | Placa ejes 1-3 / A-F piso 16 torre 4 y eje 8-12 / A-F piso 16 torre 3 | 2025-09-29 | 2025-10-27 | 28 | 35 | 50.5 | 144.3 | PLACA | 51.367 | 3 | 144.286
24603 - FLORA - PARQUE CENTRAL LOS ROBLES | 604 | No especificado | Placa ejes 3-10 / G-L piso 16 torre 4 | 2025-09-27 | 2025-10-25 | 28 | 35 | 44.4 | 126.9 | PLACA | 44.267 | 3 | 126.857
24603 - FLORA - PARQUE CENTRAL LOS ROBLES | 604 | No especificado | Placa ejes 3-10 / G-L piso 16 torre 4 | 2025-09-27 | 2025-10-25 | 28 | 35 | 44.9 | 128.3 | PLACA | 44.267 | 3 | 128.286
24603 - FLORA - PARQUE CENTRAL LOS ROBLES | 604 | No especificado | Placa ejes 3-10 / G-L piso 16 torre 4 | 2025-09-27 | 2025-10-25 | 28 | 35 | 43.5 | 124.3 | PLACA | 44.267 | 3 | 124.286
24603 - FLORA - PARQUE CENTRAL LOS ROBLES | 601 | No especificado | Placa ejes 3-10 / A-F piso 16 torre 4 | 2025-09-26 | 2025-10-24 | 28 | 35 | 47.7 | 136.3 | PLACA | 47.4 | 3 | 136.286
24603 - FLORA - PARQUE CENTRAL LOS ROBLES | 601 | No especificado | Placa ejes 3-10 / A-F piso 16 torre 4 | 2025-09-26 | 2025-10-24 | 28 | 35 | 46.4 | 132.6 | PLACA | 47.4 | 3 | 132.571
24603 - FLORA - PARQUE CENTRAL LOS ROBLES | 601 | No especificado | Placa ejes 3-10 / A-F piso 16 torre 4 | 2025-09-26 | 2025-10-24 | 28 | 35 | 48.1 | 137.4 | PLACA | 47.4 | 3 | 137.429
24603 - FLORA - PARQUE CENTRAL LOS ROBLES | 596 | No especificado | Placa eje 1-8 / F-L piso 15 torre 3 | 2025-09-25 | 2025-10-23 | 28 | 35 | 51.3 | 146.6 | PLACA | 51.433 | 3 | 146.571
24603 - FLORA - PARQUE CENTRAL LOS ROBLES | 596 | No especificado | Placa eje 1-8 / F-L piso 15 torre 3 | 2025-09-25 | 2025-10-23 | 28 | 35 | 51.1 | 146 | PLACA | 51.433 | 3 | 146
24603 - FLORA - PARQUE CENTRAL LOS ROBLES | 596 | No especificado | Placa eje 1-8 / F-L piso 15 torre 3 | 2025-09-25 | 2025-10-23 | 28 | 35 | 51.9 | 148.3 | PLACA | 51.433 | 3 | 148.286
24603 - FLORA - PARQUE CENTRAL LOS ROBLES | 619 | 5000 | Placa ejes 3-10/G-L piso 17 torre 4 | 2025-10-04 | 2025-11-01 | 28 | 35 | 43.1 | 123.1 | PLACA | 43.433 | 3 | 123.143
24603 - FLORA - PARQUE CENTRAL LOS ROBLES | 619 | 5000 | Placa ejes 3-10/G-L piso 17 torre 4 | 2025-10-04 | 2025-11-01 | 28 | 35 | 43.6 | 124.6 | PLACA | 43.433 | 3 | 124.571
24603 - FLORA - PARQUE CENTRAL LOS ROBLES | 619 | 5000 | Placa ejes 3-10/G-L piso 17 torre 4 | 2025-10-04 | 2025-11-01 | 28 | 35 | 43.6 | 124.6 | PLACA | 43.433 | 3 | 124.571
24603 - FLORA - PARQUE CENTRAL LOS ROBLES | 618 | 5000 | Escalera piso 14-15 | 2025-10-04 | 2025-11-01 | 28 | 35 | 47.5 | 135.7 |  | 47.5 | 3 | 135.714
24603 - FLORA - PARQUE CENTRAL LOS ROBLES | 618 | 5000 | Escalera piso 14-15 | 2025-10-04 | 2025-11-01 | 28 | 35 | 47.2 | 134.9 |  | 47.5 | 3 | 134.857
24603 - FLORA - PARQUE CENTRAL LOS ROBLES | 618 | 5000 | Escalera piso 14-15 | 2025-10-04 | 2025-11-01 | 28 | 35 | 47.8 | 136.6 |  | 47.5 | 3 | 136.571
24603 - FLORA - PARQUE CENTRAL LOS ROBLES | 616 | 5000 | Placa eje 3-10/A-F piso 17 torre 4 | 2025-10-03 | 2025-10-31 | 28 | 35 | 53.2 | 152 | PLACA | 52.8 | 3 | 152
24603 - FLORA - PARQUE CENTRAL LOS ROBLES | 616 | 5000 | Placa eje 3-10/A-F piso 17 torre 4 | 2025-10-03 | 2025-10-31 | 28 | 35 | 53 | 151.4 | PLACA | 52.8 | 3 | 151.429
24603 - FLORA - PARQUE CENTRAL LOS ROBLES | 616 | 5000 | Placa eje 3-10/A-F piso 17 torre 4 | 2025-10-03 | 2025-10-31 | 28 | 35 | 52.2 | 149.1 | PLACA | 52.8 | 3 | 149.143
24603 - FLORA - PARQUE CENTRAL LOS ROBLES | 593 | No específicado | Placa ejes 1 - 8 / A - O piso 15 torre 3 | 2025-09-24 | 2025-10-22 | 28 | 35 | 49.3 | 140.9 | PLACA | 48.567 | 3 | 140.857
24603 - FLORA - PARQUE CENTRAL LOS ROBLES | 593 | No específicado | Placa ejes 1 - 8 / A - O piso 15 torre 3 | 2025-09-24 | 2025-10-22 | 28 | 35 | 48 | 137.1 | PLACA | 48.567 | 3 | 137.143
24603 - FLORA - PARQUE CENTRAL LOS ROBLES | 593 | No específicado | Placa ejes 1 - 8 / A - O piso 15 torre 3 | 2025-09-24 | 2025-10-22 | 28 | 35 | 48.4 | 138.3 | PLACA | 48.567 | 3 | 138.286
24603 - FLORA - PARQUE CENTRAL LOS ROBLES | 591 | No especificado | Placa eje 1 - 3 / G - L piso 15 torre 4 y ejes 8 - 12 / G - F piso 15 torre 3 y escalera piso 12 - 13 torre 4 | 2025-09-23 | 2025-10-21 | 28 | 35 | 43.3 | 123.7 | PLACA | 43.433 | 3 | 123.714
24603 - FLORA - PARQUE CENTRAL LOS ROBLES | 591 | No especificado | Placa eje 1 - 3 / G - L piso 15 torre 4 y ejes 8 - 12 / G - F piso 15 torre 3 y escalera piso 12 - 13 torre 4 | 2025-09-23 | 2025-10-21 | 28 | 35 | 43.7 | 124.9 | PLACA | 43.433 | 3 | 124.857
24603 - FLORA - PARQUE CENTRAL LOS ROBLES | 591 | No especificado | Placa eje 1 - 3 / G - L piso 15 torre 4 y ejes 8 - 12 / G - F piso 15 torre 3 y escalera piso 12 - 13 torre 4 | 2025-09-23 | 2025-10-21 | 28 | 35 | 43.3 | 123.7 | PLACA | 43.433 | 3 | 123.714
24603 - FLORA - PARQUE CENTRAL LOS ROBLES | 587 | No especificado | Placa ejes 1 - 3 / A - F piso 15 torre 4 y ejes 8 - 12 / A - F piso 15 torre 3 | 2025-09-22 | 2025-10-20 | 28 | 35 | 45.3 | 129.4 | PLACA | 45.433 | 3 | 129.429
24603 - FLORA - PARQUE CENTRAL LOS ROBLES | 587 | No especificado | Placa ejes 1 - 3 / A - F piso 15 torre 4 y ejes 8 - 12 / A - F piso 15 torre 3 | 2025-09-22 | 2025-10-20 | 28 | 35 | 45.8 | 130.9 | PLACA | 45.433 | 3 | 130.857
24603 - FLORA - PARQUE CENTRAL LOS ROBLES | 587 | No especificado | Placa ejes 1 - 3 / A - F piso 15 torre 4 y ejes 8 - 12 / A - F piso 15 torre 3 | 2025-09-22 | 2025-10-20 | 28 | 35 | 45.2 | 129.1 | PLACA | 45.433 | 3 | 129.143
24603 - FLORA - PARQUE CENTRAL LOS ROBLES | 584 | No especificado | Placa ejes 3-10 / G -1 piso 15 torre 4 | 2025-09-19 | 2025-10-17 | 28 | 35 | 45.3 | 129.4 | PLACA | 45.8 | 3 | 129.429
24603 - FLORA - PARQUE CENTRAL LOS ROBLES | 584 | No especificado | Placa ejes 3-10 / G -1 piso 15 torre 4 | 2025-09-19 | 2025-10-17 | 28 | 35 | 45.6 | 130.3 | PLACA | 45.8 | 3 | 130.286
24603 - FLORA - PARQUE CENTRAL LOS ROBLES | 584 | No especificado | Placa ejes 3-10 / G -1 piso 15 torre 4 | 2025-09-19 | 2025-10-17 | 28 | 35 | 46.5 | 132.9 | PLACA | 45.8 | 3 | 132.857
24603 - FLORA - PARQUE CENTRAL LOS ROBLES | 580 | No especificado | Placa eje 3-10 / A-F piso 13 torre 4" | 2025-09-18 | 2025-10-16 | 28 | 35 | 46.5 | 132.9 | PLACA | 46.533 | 3 | 132.857
24603 - FLORA - PARQUE CENTRAL LOS ROBLES | 580 | No especificado | Placa eje 3-10 / A-F piso 13 torre 4" | 2025-09-18 | 2025-10-16 | 28 | 35 | 46.1 | 131.7 | PLACA | 46.533 | 3 | 131.714
24603 - FLORA - PARQUE CENTRAL LOS ROBLES | 580 | No especificado | Placa eje 3-10 / A-F piso 13 torre 4" | 2025-09-18 | 2025-10-16 | 28 | 35 | 47 | 134.3 | PLACA | 46.533 | 3 | 134.286
24603 - FLORA - PARQUE CENTRAL LOS ROBLES | 578 | No especificado | Placa ejes 8-1/L-F piso 14 torre 3 | 2025-09-17 | 2025-10-15 | 28 | 35 | 45 | 128.6 | PLACA | 44.8 | 3 | 128.571
24603 - FLORA - PARQUE CENTRAL LOS ROBLES | 578 | No especificado | Placa ejes 8-1/L-F piso 14 torre 3 | 2025-09-17 | 2025-10-15 | 28 | 35 | 44.9 | 128.3 | PLACA | 44.8 | 3 | 128.286
24603 - FLORA - PARQUE CENTRAL LOS ROBLES | 578 | No especificado | Placa ejes 8-1/L-F piso 14 torre 3 | 2025-09-17 | 2025-10-15 | 28 | 35 | 44.5 | 127.1 | PLACA | 44.8 | 3 | 127.143
24603 - FLORA - PARQUE CENTRAL LOS ROBLES | 572 | No especificado | Placa ejes 1 - 8 / A - G piso 14 torre 3 y escalera piso 10 - 11 | 2025-09-15 | 2025-10-13 | 28 | 35 | 47.4 | 135.4 | PLACA | 47.267 | 3 | 135.429
24603 - FLORA - PARQUE CENTRAL LOS ROBLES | 572 | No especificado | Placa ejes 1 - 8 / A - G piso 14 torre 3 y escalera piso 10 - 11 | 2025-09-15 | 2025-10-13 | 28 | 35 | 47.1 | 134.6 | PLACA | 47.267 | 3 | 134.571
24603 - FLORA - PARQUE CENTRAL LOS ROBLES | 572 | No especificado | Placa ejes 1 - 8 / A - G piso 14 torre 3 y escalera piso 10 - 11 | 2025-09-15 | 2025-10-13 | 28 | 35 | 47.3 | 135.1 | PLACA | 47.267 | 3 | 135.143
24603 - FLORA - PARQUE CENTRAL LOS ROBLES | 570 | No especificado | Placa ejes 1 - 3 / A - L piso 14 torre 4 y ejes 8 - 12 / F - L piso 14 torre 3 | 2025-09-13 | 2025-10-11 | 28 | 35 | 39.3 | 112.3 | PLACA | 39.467 | 3 | 112.286
24603 - FLORA - PARQUE CENTRAL LOS ROBLES | 570 | No especificado | Placa ejes 1 - 3 / A - L piso 14 torre 4 y ejes 8 - 12 / F - L piso 14 torre 3 | 2025-09-13 | 2025-10-11 | 28 | 35 | 39.8 | 113.7 | PLACA | 39.467 | 3 | 113.714
24603 - FLORA - PARQUE CENTRAL LOS ROBLES | 570 | No especificado | Placa ejes 1 - 3 / A - L piso 14 torre 4 y ejes 8 - 12 / F - L piso 14 torre 3 | 2025-09-13 | 2025-10-11 | 28 | 35 | 39.3 | 112.3 | PLACA | 39.467 | 3 | 112.286
24603 - FLORA - PARQUE CENTRAL LOS ROBLES | 565 | No especificado | Placa ejes 1 - 3 / A - G piso 14 torre 4 y ejes 8 - 12 / A - F piso 14 torre 3 | 2025-09-11 | 2025-10-09 | 28 | 35 | 50.6 | 144.6 | PLACA | 50.9 | 3 | 144.571
24603 - FLORA - PARQUE CENTRAL LOS ROBLES | 565 | No especificado | Placa ejes 1 - 3 / A - G piso 14 torre 4 y ejes 8 - 12 / A - F piso 14 torre 3 | 2025-09-11 | 2025-10-09 | 28 | 35 | 51.1 | 146 | PLACA | 50.9 | 3 | 146
24603 - FLORA - PARQUE CENTRAL LOS ROBLES | 565 | No especificado | Placa ejes 1 - 3 / A - G piso 14 torre 4 y ejes 8 - 12 / A - F piso 14 torre 3 | 2025-09-11 | 2025-10-09 | 28 | 35 | 51 | 145.7 | PLACA | 50.9 | 3 | 145.714
24603 - FLORA - PARQUE CENTRAL LOS ROBLES | 561 | No especificado | Placa ejes 3 - 10 / G - L, piso 13 torre 3 | 2025-09-10 | 2025-10-08 | 28 | 35 | 52 | 148.6 | PLACA | 51.3 | 3 | 148.571
24603 - FLORA - PARQUE CENTRAL LOS ROBLES | 561 | No especificado | Placa ejes 3 - 10 / G - L, piso 13 torre 3 | 2025-09-10 | 2025-10-08 | 28 | 35 | 50.6 | 144.6 | PLACA | 51.3 | 3 | 144.571
24603 - FLORA - PARQUE CENTRAL LOS ROBLES | 561 | No especificado | Placa ejes 3 - 10 / G - L, piso 13 torre 3 | 2025-09-10 | 2025-10-08 | 28 | 35 | 51.3 | 146.6 | PLACA | 51.3 | 3 | 146.571
24603 - FLORA - PARQUE CENTRAL LOS ROBLES | 559 | No especificado | Placa ejes 3 - 10 / A - F piso 14 torre 4 | 2025-09-09 | 2025-10-07 | 28 | 35 | 55 | 157.1 | PLACA | 54.6 | 3 | 157.143
24603 - FLORA - PARQUE CENTRAL LOS ROBLES | 559 | No especificado | Placa ejes 3 - 10 / A - F piso 14 torre 4 | 2025-09-09 | 2025-10-07 | 28 | 35 | 53.6 | 153.1 | PLACA | 54.6 | 3 | 153.143
24603 - FLORA - PARQUE CENTRAL LOS ROBLES | 559 | No especificado | Placa ejes 3 - 10 / A - F piso 14 torre 4 | 2025-09-09 | 2025-10-07 | 28 | 35 | 55.2 | 157.7 | PLACA | 54.6 | 3 | 157.714
24603 - FLORA - PARQUE CENTRAL LOS ROBLES | 556 | No especificado | Placa ejes 1 - 8 / A - G piso 13 torre 3 | 2025-09-08 | 2025-10-06 | 28 | 35 | 37.7 | 107.7 | PLACA | 37.7 | 3 | 107.714
24603 - FLORA - PARQUE CENTRAL LOS ROBLES | 556 | No especificado | Placa ejes 1 - 8 / A - G piso 13 torre 3 | 2025-09-08 | 2025-10-06 | 28 | 35 | 37.9 | 108.3 | PLACA | 37.7 | 3 | 108.286
24603 - FLORA - PARQUE CENTRAL LOS ROBLES | 556 | No especificado | Placa ejes 1 - 8 / A - G piso 13 torre 3 | 2025-09-08 | 2025-10-06 | 28 | 35 | 37.5 | 107.1 | PLACA | 37.7 | 3 | 107.143
24603 - FLORA - PARQUE CENTRAL LOS ROBLES | 554 | No especificado | Escalera piso 10 - 11 torre 4 | 2025-09-08 | 2025-10-06 | 28 | 35 | 56.8 | 162.3 |  | 57.467 | 3 | 162.286
24603 - FLORA - PARQUE CENTRAL LOS ROBLES | 554 | No especificado | Escalera piso 10 - 11 torre 4 | 2025-09-08 | 2025-10-06 | 28 | 35 | 58 | 165.7 |  | 57.467 | 3 | 165.714
24603 - FLORA - PARQUE CENTRAL LOS ROBLES | 554 | No especificado | Escalera piso 10 - 11 torre 4 | 2025-09-08 | 2025-10-06 | 28 | 35 | 57.6 | 164.6 |  | 57.467 | 3 | 164.571
24603 - FLORA - PARQUE CENTRAL LOS ROBLES | 551 | 5000 | Placa ejes 1-8 / A-G piso 13 torre 3 | 2025-09-05 | 2025-10-03 | 28 | 35 | 45.9 | 131.1 | PLACA | 46.067 | 3 | 131.143
24603 - FLORA - PARQUE CENTRAL LOS ROBLES | 551 | 5000 | Placa ejes 1-8 / A-G piso 13 torre 3 | 2025-09-05 | 2025-10-03 | 28 | 35 | 45.8 | 130.9 | PLACA | 46.067 | 3 | 130.857
24603 - FLORA - PARQUE CENTRAL LOS ROBLES | 551 | 5000 | Placa ejes 1-8 / A-G piso 13 torre 3 | 2025-09-05 | 2025-10-03 | 28 | 35 | 46.5 | 132.9 | PLACA | 46.067 | 3 | 132.857
24603 - FLORA - PARQUE CENTRAL LOS ROBLES | 545 | No especificado | Placa Ejes 1 - 3 / G - K Piso 13 Torre4 y ejes 8 - 12 / F - L Piso 13 Torre 3 | 2025-09-03 | 2025-10-01 | 28 | 35 | 45.4 | 129.7 | PLACA | 45.467 | 3 | 129.714
24603 - FLORA - PARQUE CENTRAL LOS ROBLES | 545 | No especificado | Placa Ejes 1 - 3 / G - K Piso 13 Torre4 y ejes 8 - 12 / F - L Piso 13 Torre 3 | 2025-09-03 | 2025-10-01 | 28 | 35 | 45.2 | 129.1 | PLACA | 45.467 | 3 | 129.143
24603 - FLORA - PARQUE CENTRAL LOS ROBLES | 545 | No especificado | Placa Ejes 1 - 3 / G - K Piso 13 Torre4 y ejes 8 - 12 / F - L Piso 13 Torre 3 | 2025-09-03 | 2025-10-01 | 28 | 35 | 45.8 | 130.9 | PLACA | 45.467 | 3 | 130.857
24603 - FLORA - PARQUE CENTRAL LOS ROBLES | 542 | No especificado | Placa ejes 1 - 3 / A - G Piso 13 Torre 4 y 8 - 12 / A - F Piso 13 Torre 3 | 2025-09-02 | 2025-09-30 | 28 | 35 | 51 | 145.7 | PLACA | 50.367 | 3 | 145.714
24603 - FLORA - PARQUE CENTRAL LOS ROBLES | 542 | No especificado | Placa ejes 1 - 3 / A - G Piso 13 Torre 4 y 8 - 12 / A - F Piso 13 Torre 3 | 2025-09-02 | 2025-09-30 | 28 | 35 | 50.7 | 144.9 | PLACA | 50.367 | 3 | 144.857
24603 - FLORA - PARQUE CENTRAL LOS ROBLES | 542 | No especificado | Placa ejes 1 - 3 / A - G Piso 13 Torre 4 y 8 - 12 / A - F Piso 13 Torre 3 | 2025-09-02 | 2025-09-30 | 28 | 35 | 49.4 | 141.1 | PLACA | 50.367 | 3 | 141.143
24603 - FLORA - PARQUE CENTRAL LOS ROBLES | 538 | No especificado | Placa ejes 10-3/G-L piso 13 torre 4 | 2025-09-01 | 2025-09-29 | 28 | 35 | 47.5 | 135.7 | PLACA | 47.433 | 3 | 135.714
24603 - FLORA - PARQUE CENTRAL LOS ROBLES | 538 | No especificado | Placa ejes 10-3/G-L piso 13 torre 4 | 2025-09-01 | 2025-09-29 | 28 | 35 | 47.3 | 135.1 | PLACA | 47.433 | 3 | 135.143
24603 - FLORA - PARQUE CENTRAL LOS ROBLES | 538 | No especificado | Placa ejes 10-3/G-L piso 13 torre 4 | 2025-09-01 | 2025-09-29 | 28 | 35 | 47.5 | 135.7 | PLACA | 47.433 | 3 | 135.714
24603 - FLORA - PARQUE CENTRAL LOS ROBLES | 535 | No especificado | Placa ejes A - F / 3 - 10 piso 13 torre 4 | 2025-08-29 | 2025-09-26 | 28 | 35 | 47.4 | 135.4 | PLACA | 47.333 | 3 | 135.429
24603 - FLORA - PARQUE CENTRAL LOS ROBLES | 535 | No especificado | Placa ejes A - F / 3 - 10 piso 13 torre 4 | 2025-08-29 | 2025-09-26 | 28 | 35 | 48 | 137.1 | PLACA | 47.333 | 3 | 137.143
24603 - FLORA - PARQUE CENTRAL LOS ROBLES | 535 | No especificado | Placa ejes A - F / 3 - 10 piso 13 torre 4 | 2025-08-29 | 2025-09-26 | 28 | 35 | 46.6 | 133.1 | PLACA | 47.333 | 3 | 133.143
24603 - FLORA - PARQUE CENTRAL LOS ROBLES | 530 | No especificado | Placa ejes 1 - 8 / G - L piso 12 torre 3 | 2025-08-28 | 2025-09-25 | 28 | 35 | 42 | 120 | PLACA | 41.367 | 3 | 120
24603 - FLORA - PARQUE CENTRAL LOS ROBLES | 530 | No especificado | Placa ejes 1 - 8 / G - L piso 12 torre 3 | 2025-08-28 | 2025-09-25 | 28 | 35 | 40.8 | 116.6 | PLACA | 41.367 | 3 | 116.571
24603 - FLORA - PARQUE CENTRAL LOS ROBLES | 530 | No especificado | Placa ejes 1 - 8 / G - L piso 12 torre 3 | 2025-08-28 | 2025-09-25 | 28 | 35 | 41.3 | 118 | PLACA | 41.367 | 3 | 118
24603 - FLORA - PARQUE CENTRAL LOS ROBLES | 526 | No especificado | Placa ejes 1 - 8 / H - F piso 12 torre 3 | 2025-08-27 | 2025-09-24 | 28 | 35 | 48.1 | 137.4 | PLACA | 48.2 | 3 | 137.429
24603 - FLORA - PARQUE CENTRAL LOS ROBLES | 526 | No especificado | Placa ejes 1 - 8 / H - F piso 12 torre 3 | 2025-08-27 | 2025-09-24 | 28 | 35 | 48 | 137.1 | PLACA | 48.2 | 3 | 137.143
24603 - FLORA - PARQUE CENTRAL LOS ROBLES | 526 | No especificado | Placa ejes 1 - 8 / H - F piso 12 torre 3 | 2025-08-27 | 2025-09-24 | 28 | 35 | 48.5 | 138.6 | PLACA | 48.2 | 3 | 138.571
24603 - FLORA - PARQUE CENTRAL LOS ROBLES | 521 | No especificado | Placa ejes 8 - 12 / G - L piso 12 torre y ejes 1 - 3 / E - L piso 12 torre 4 | 2025-08-26 | 2025-09-23 | 28 | 35 | 51.8 | 148 | PLACA | 51.4 | 3 | 148
24603 - FLORA - PARQUE CENTRAL LOS ROBLES | 521 | No especificado | Placa ejes 8 - 12 / G - L piso 12 torre y ejes 1 - 3 / E - L piso 12 torre 4 | 2025-08-26 | 2025-09-23 | 28 | 35 | 50.2 | 143.4 | PLACA | 51.4 | 3 | 143.429
24603 - FLORA - PARQUE CENTRAL LOS ROBLES | 521 | No especificado | Placa ejes 8 - 12 / G - L piso 12 torre y ejes 1 - 3 / E - L piso 12 torre 4 | 2025-08-26 | 2025-09-23 | 28 | 35 | 52.2 | 149.1 | PLACA | 51.4 | 3 | 149.143
24603 - FLORA - PARQUE CENTRAL LOS ROBLES | 518 | No especificado | Placa ejes 3 - 1 / G - A piso 12 torre A y ejes 8 - 12 / F - A piso 12 torre 3 | 2025-08-25 | 2025-09-22 | 28 | 35 | 46.1 | 131.7 | PLACA | 45.5 | 3 | 131.714
24603 - FLORA - PARQUE CENTRAL LOS ROBLES | 518 | No especificado | Placa ejes 3 - 1 / G - A piso 12 torre A y ejes 8 - 12 / F - A piso 12 torre 3 | 2025-08-25 | 2025-09-22 | 28 | 35 | 45 | 128.6 | PLACA | 45.5 | 3 | 128.571
24603 - FLORA - PARQUE CENTRAL LOS ROBLES | 518 | No especificado | Placa ejes 3 - 1 / G - A piso 12 torre A y ejes 8 - 12 / F - A piso 12 torre 3 | 2025-08-25 | 2025-09-22 | 28 | 35 | 45.4 | 129.7 | PLACA | 45.5 | 3 | 129.714
24603 - FLORA - PARQUE CENTRAL LOS ROBLES | 516 | No especificado | Placa ejes 3 - 10 / F - L piso 12 torre 4 | 2025-08-23 | 2025-09-20 | 28 | 35 | 52 | 148.6 | PLACA | 51.233 | 3 | 148.571
24603 - FLORA - PARQUE CENTRAL LOS ROBLES | 516 | No especificado | Placa ejes 3 - 10 / F - L piso 12 torre 4 | 2025-08-23 | 2025-09-20 | 28 | 35 | 50.6 | 144.6 | PLACA | 51.233 | 3 | 144.571
24603 - FLORA - PARQUE CENTRAL LOS ROBLES | 516 | No especificado | Placa ejes 3 - 10 / F - L piso 12 torre 4 | 2025-08-23 | 2025-09-20 | 28 | 35 | 51.1 | 146 | PLACA | 51.233 | 3 | 146
24603 - FLORA - PARQUE CENTRAL LOS ROBLES | 503 | No especificado | Placa ejes 1 - 8 / A - F | 2025-08-20 | 2025-09-17 | 28 | 35 | 48.1 | 137.4 | PLACA | 47.45 | 2 | 137.429
24603 - FLORA - PARQUE CENTRAL LOS ROBLES | 503 | No especificado | Placa ejes 1 - 8 / A - F | 2025-08-20 | 2025-09-17 | 28 | 35 | 46.8 | 133.7 | PLACA | 47.45 | 2 | 133.714
24603 - FLORA - PARQUE CENTRAL LOS ROBLES | 50 | No especificado | Placa ejes 1 - 8 / A - F | 2025-08-20 | 2025-09-17 | 28 | 35 | 47.3 | 135.1 | PLACA | 47.3 | 1 | 135.143
24603 - FLORA - PARQUE CENTRAL LOS ROBLES | 509 | No especificado | Placa Ejes 3 - 10 / A - F Piso12 Torre A | 2025-08-22 | 2025-09-19 | 28 | 35 | 47.1 | 134.6 | PLACA | 46.633 | 3 | 134.571
24603 - FLORA - PARQUE CENTRAL LOS ROBLES | 509 | No especificado | Placa Ejes 3 - 10 / A - F Piso12 Torre A | 2025-08-22 | 2025-09-19 | 28 | 35 | 46 | 131.4 | PLACA | 46.633 | 3 | 131.429
24603 - FLORA - PARQUE CENTRAL LOS ROBLES | 509 | No especificado | Placa Ejes 3 - 10 / A - F Piso12 Torre A | 2025-08-22 | 2025-09-19 | 28 | 35 | 46.8 | 133.7 | PLACA | 46.633 | 3 | 133.714
24603 - FLORA - PARQUE CENTRAL LOS ROBLES | 506 | No especificado | Placa Ejes 4 - 8 / G - L Piso 11 Torre 3 | 2025-08-21 | 2025-09-18 | 28 | 35 | 50.7 | 144.9 | PLACA | 49.967 | 3 | 144.857
24603 - FLORA - PARQUE CENTRAL LOS ROBLES | 506 | No especificado | Placa Ejes 4 - 8 / G - L Piso 11 Torre 3 | 2025-08-21 | 2025-09-18 | 28 | 35 | 50.3 | 143.7 | PLACA | 49.967 | 3 | 143.714
24603 - FLORA - PARQUE CENTRAL LOS ROBLES | 506 | No especificado | Placa Ejes 4 - 8 / G - L Piso 11 Torre 3 | 2025-08-21 | 2025-09-18 | 28 | 35 | 48.9 | 139.7 | PLACA | 49.967 | 3 | 139.714
24603 - FLORA - PARQUE CENTRAL LOS ROBLES | 499 | No especificado | Placa ejes - 1 - 3 / G - L piso 11 torre 4 y eje 8 - 12 / F - L piso 11 torre 3 | 2025-08-19 | 2025-09-16 | 28 | 35 | 53.4 | 152.6 | PLACA | 52.767 | 3 | 152.571
24603 - FLORA - PARQUE CENTRAL LOS ROBLES | 499 | No especificado | Placa ejes - 1 - 3 / G - L piso 11 torre 4 y eje 8 - 12 / F - L piso 11 torre 3 | 2025-08-19 | 2025-09-16 | 28 | 35 | 52.1 | 148.9 | PLACA | 52.767 | 3 | 148.857
24603 - FLORA - PARQUE CENTRAL LOS ROBLES | 499 | No especificado | Placa ejes - 1 - 3 / G - L piso 11 torre 4 y eje 8 - 12 / F - L piso 11 torre 3 | 2025-08-19 | 2025-09-16 | 28 | 35 | 52.8 | 150.9 | PLACA | 52.767 | 3 | 150.857
24603 - FLORA - PARQUE CENTRAL LOS ROBLES | 497 | No especificado | Placa ejes 1 - 3 / A - T piso 11 torre 4 y ejes 8 - 12 / A - F piso 11 torre 3 | 2025-08-16 | 2025-09-13 | 28 | 35 | 53.4 | 152.6 | PLACA | 52.733 | 3 | 152.571
24603 - FLORA - PARQUE CENTRAL LOS ROBLES | 497 | No especificado | Placa ejes 1 - 3 / A - T piso 11 torre 4 y ejes 8 - 12 / A - F piso 11 torre 3 | 2025-08-16 | 2025-09-13 | 28 | 35 | 52 | 148.6 | PLACA | 52.733 | 3 | 148.571
24603 - FLORA - PARQUE CENTRAL LOS ROBLES | 497 | No especificado | Placa ejes 1 - 3 / A - T piso 11 torre 4 y ejes 8 - 12 / A - F piso 11 torre 3 | 2025-08-16 | 2025-09-13 | 28 | 35 | 52.8 | 150.9 | PLACA | 52.733 | 3 | 150.857
24603 - FLORA - PARQUE CENTRAL LOS ROBLES | 495 | No especificado | Placa ejes 3-10/L-F piso 10 torre 3 | 2025-08-15 | 2025-09-12 | 28 | 35 | 62.4 | 178.3 | PLACA | 62.133 | 3 | 178.286
24603 - FLORA - PARQUE CENTRAL LOS ROBLES | 495 | No especificado | Placa ejes 3-10/L-F piso 10 torre 3 | 2025-08-15 | 2025-09-12 | 28 | 35 | 62.1 | 177.4 | PLACA | 62.133 | 3 | 177.429
24603 - FLORA - PARQUE CENTRAL LOS ROBLES | 495 | No especificado | Placa ejes 3-10/L-F piso 10 torre 3 | 2025-08-15 | 2025-09-12 | 28 | 35 | 61.9 | 176.9 | PLACA | 62.133 | 3 | 176.857
24603 - FLORA - PARQUE CENTRAL LOS ROBLES | 491 | No especificado | Placa ejes 3-10/A-E piso 11 torre A | 2025-08-14 | 2025-09-11 | 28 | 35 | 62.3 | 178 | PLACA | 61.367 | 3 | 178
24603 - FLORA - PARQUE CENTRAL LOS ROBLES | 491 | No especificado | Placa ejes 3-10/A-E piso 11 torre A | 2025-08-14 | 2025-09-11 | 28 | 35 | 61 | 174.3 | PLACA | 61.367 | 3 | 174.286
24603 - FLORA - PARQUE CENTRAL LOS ROBLES | 491 | No especificado | Placa ejes 3-10/A-E piso 11 torre A | 2025-08-14 | 2025-09-11 | 28 | 35 | 60.8 | 173.7 | PLACA | 61.367 | 3 | 173.714
24603 - FLORA - PARQUE CENTRAL LOS ROBLES | 870 | Ptico | Viga anden , ejes 3 - 4 , salon comunal | 2026-01-21 | 2026-02-18 | 28 | 34.5 | 36.1 | 104.6 |  | 35.633 | 3 | 104.638
24603 - FLORA - PARQUE CENTRAL LOS ROBLES | 870 | Ptico | Viga anden , ejes 3 - 4 , salon comunal | 2026-01-21 | 2026-02-18 | 28 | 34.5 | 35.6 | 103.2 |  | 35.633 | 3 | 103.188
24603 - FLORA - PARQUE CENTRAL LOS ROBLES | 870 | Ptico | Viga anden , ejes 3 - 4 , salon comunal | 2026-01-21 | 2026-02-18 | 28 | 34.5 | 35.2 | 102 |  | 35.633 | 3 | 102.029
24603 - FLORA - PARQUE CENTRAL LOS ROBLES | 798 | Autoco | Muros ejes 1 - 3 / G - L P23 T4 y ejes 8 - 12 / G - L P24 T3 | 2025-12-05 | 2026-01-02 | 28 | 34.5 | 57.1 | 165.5 | MURO | 56.4 | 3 | 165.507
24603 - FLORA - PARQUE CENTRAL LOS ROBLES | 798 | Autoco | Muros ejes 1 - 3 / G - L P23 T4 y ejes 8 - 12 / G - L P24 T3 | 2025-12-05 | 2026-01-02 | 28 | 34.5 | 55.7 | 161.4 | MURO | 56.4 | 3 | 161.449
24603 - FLORA - PARQUE CENTRAL LOS ROBLES | 798 | Autoco | Muros ejes 1 - 3 / G - L P23 T4 y ejes 8 - 12 / G - L P24 T3 | 2025-12-05 | 2026-01-02 | 28 | 34.5 | 56.4 | 163.5 | MURO | 56.4 | 3 | 163.478
24603 - FLORA - PARQUE CENTRAL LOS ROBLES | 796 | Autoco | Muros ejes 1 - 3 / G - L, piso 23,T4 y ejes 8 - 12 / G - L, piso 23, T3 | 2025-12-04 | 2026-01-01 | 28 | 34.5 | 46.2 | 133.9 | MURO | 45.533 | 3 | 133.913
24603 - FLORA - PARQUE CENTRAL LOS ROBLES | 796 | Autoco | Muros ejes 1 - 3 / G - L, piso 23,T4 y ejes 8 - 12 / G - L, piso 23, T3 | 2025-12-04 | 2026-01-01 | 28 | 34.5 | 44.8 | 129.9 | MURO | 45.533 | 3 | 129.855
24603 - FLORA - PARQUE CENTRAL LOS ROBLES | 796 | Autoco | Muros ejes 1 - 3 / G - L, piso 23,T4 y ejes 8 - 12 / G - L, piso 23, T3 | 2025-12-04 | 2026-01-01 | 28 | 34.5 | 45.6 | 132.2 | MURO | 45.533 | 3 | 132.174
24603 - FLORA - PARQUE CENTRAL LOS ROBLES | 791 | Autoco | Muros ejes 8 - 12 / A - F, piso 23 T3 y ejes 1 - 2 / A - F, piso 23 T4 | 2025-12-03 | 2025-12-31 | 28 | 34.5 | 59.3 | 171.9 | MURO | 59.4 | 3 | 171.884
24603 - FLORA - PARQUE CENTRAL LOS ROBLES | 791 | Autoco | Muros ejes 8 - 12 / A - F, piso 23 T3 y ejes 1 - 2 / A - F, piso 23 T4 | 2025-12-03 | 2025-12-31 | 28 | 34.5 | 60.2 | 174.5 | MURO | 59.4 | 3 | 174.493
24603 - FLORA - PARQUE CENTRAL LOS ROBLES | 791 | Autoco | Muros ejes 8 - 12 / A - F, piso 23 T3 y ejes 1 - 2 / A - F, piso 23 T4 | 2025-12-03 | 2025-12-31 | 28 | 34.5 | 58.7 | 170.1 | MURO | 59.4 | 3 | 170.145
24603 - FLORA - PARQUE CENTRAL LOS ROBLES | 804 | Autoco | Muros T3, ejes 8 - 1 / G - L | 2025-12-10 | 2026-01-07 | 28 | 34.5 | 55.1 | 159.7 | MURO | 56.333 | 3 | 159.71
24603 - FLORA - PARQUE CENTRAL LOS ROBLES | 804 | Autoco | Muros T3, ejes 8 - 1 / G - L | 2025-12-10 | 2026-01-07 | 28 | 34.5 | 58.4 | 169.3 | MURO | 56.333 | 3 | 169.275
24603 - FLORA - PARQUE CENTRAL LOS ROBLES | 804 | Autoco | Muros T3, ejes 8 - 1 / G - L | 2025-12-10 | 2026-01-07 | 28 | 34.5 | 55.5 | 160.9 | MURO | 56.333 | 3 | 160.87
24603 - FLORA - PARQUE CENTRAL LOS ROBLES | 801 | Autoco | Muros ejes 1 - 7 / A - F, piso 23, T3 | 2025-12-06 | 2026-01-03 | 28 | 34.5 | 58.3 | 169 | MURO | 57.067 | 3 | 168.986
24603 - FLORA - PARQUE CENTRAL LOS ROBLES | 801 | Autoco | Muros ejes 1 - 7 / A - F, piso 23, T3 | 2025-12-06 | 2026-01-03 | 28 | 34.5 | 54.8 | 158.8 | MURO | 57.067 | 3 | 158.841
24603 - FLORA - PARQUE CENTRAL LOS ROBLES | 801 | Autoco | Muros ejes 1 - 7 / A - F, piso 23, T3 | 2025-12-06 | 2026-01-03 | 28 | 34.5 | 58.1 | 168.4 | MURO | 57.067 | 3 | 168.406
24603 - FLORA - PARQUE CENTRAL LOS ROBLES | 1014 | No especificado | Cimentación T1 ejes 11 - 15 / A - 2 | 2026-04-24 | 2026-05-22 | 28 | 31.5 | 38.7 | 122.9 |  | 38.667 | 3 | 122.857
24603 - FLORA - PARQUE CENTRAL LOS ROBLES | 1014 | No especificado | Cimentación T1 ejes 11 - 15 / A - 2 | 2026-04-24 | 2026-05-22 | 28 | 31.5 | 38 | 120.6 |  | 38.667 | 3 | 120.635
24603 - FLORA - PARQUE CENTRAL LOS ROBLES | 1014 | No especificado | Cimentación T1 ejes 11 - 15 / A - 2 | 2026-04-24 | 2026-05-22 | 28 | 31.5 | 39.3 | 124.8 |  | 38.667 | 3 | 124.762
24603 - FLORA - PARQUE CENTRAL LOS ROBLES | 775 | No especificado | Base columna inclinados eje 3 - B | 2025-11-28 | 2025-12-26 | 28 | 31.5 | 38.9 | 123.5 |  | 38.7 | 3 | 123.492
24603 - FLORA - PARQUE CENTRAL LOS ROBLES | 775 | No especificado | Base columna inclinados eje 3 - B | 2025-11-28 | 2025-12-26 | 28 | 31.5 | 39.2 | 124.4 |  | 38.7 | 3 | 124.444
24603 - FLORA - PARQUE CENTRAL LOS ROBLES | 775 | No especificado | Base columna inclinados eje 3 - B | 2025-11-28 | 2025-12-26 | 28 | 31.5 | 38 | 120.6 |  | 38.7 | 3 | 120.635
24603 - FLORA - PARQUE CENTRAL LOS ROBLES | 774 | No especificado | Pilote 35 torre 1 | 2025-11-28 | 2025-12-26 | 28 | 31.5 | 37.5 | 119 |  | 36.867 | 3 | 119.048
24603 - FLORA - PARQUE CENTRAL LOS ROBLES | 774 | No especificado | Pilote 35 torre 1 | 2025-11-28 | 2025-12-26 | 28 | 31.5 | 36.4 | 115.6 |  | 36.867 | 3 | 115.556
24603 - FLORA - PARQUE CENTRAL LOS ROBLES | 774 | No especificado | Pilote 35 torre 1 | 2025-11-28 | 2025-12-26 | 28 | 31.5 | 36.7 | 116.5 |  | 36.867 | 3 | 116.508
24603 - FLORA - PARQUE CENTRAL LOS ROBLES | 769 | No especificado | Pilote 62 torre 1 | 2025-11-27 | 2025-12-25 | 28 | 31.5 | 40.2 | 127.6 |  | 40.5 | 3 | 127.619
24603 - FLORA - PARQUE CENTRAL LOS ROBLES | 769 | No especificado | Pilote 62 torre 1 | 2025-11-27 | 2025-12-25 | 28 | 31.5 | 40.6 | 128.9 |  | 40.5 | 3 | 128.889
24603 - FLORA - PARQUE CENTRAL LOS ROBLES | 769 | No especificado | Pilote 62 torre 1 | 2025-11-27 | 2025-12-25 | 28 | 31.5 | 40.7 | 129.2 |  | 40.5 | 3 | 129.206
24603 - FLORA - PARQUE CENTRAL LOS ROBLES | 782 | No especificado | Pilote 61 torre 1 | 2025-12-01 | 2025-12-29 | 28 | 31.5 | 46 | 146 |  | 45.733 | 3 | 146.032
24603 - FLORA - PARQUE CENTRAL LOS ROBLES | 782 | No especificado | Pilote 61 torre 1 | 2025-12-01 | 2025-12-29 | 28 | 31.5 | 44.8 | 142.2 |  | 45.733 | 3 | 142.222
24603 - FLORA - PARQUE CENTRAL LOS ROBLES | 782 | No especificado | Pilote 61 torre 1 | 2025-12-01 | 2025-12-29 | 28 | 31.5 | 46.4 | 147.3 |  | 45.733 | 3 | 147.302
24603 - FLORA - PARQUE CENTRAL LOS ROBLES | 779 | No especificado | Pilote 8 torre 1 | 2025-11-29 | 2025-12-27 | 28 | 31.5 | 40.9 | 129.8 |  | 40.5 | 3 | 129.841
24603 - FLORA - PARQUE CENTRAL LOS ROBLES | 779 | No especificado | Pilote 8 torre 1 | 2025-11-29 | 2025-12-27 | 28 | 31.5 | 40.6 | 128.9 |  | 40.5 | 3 | 128.889
24603 - FLORA - PARQUE CENTRAL LOS ROBLES | 779 | No especificado | Pilote 8 torre 1 | 2025-11-29 | 2025-12-27 | 28 | 31.5 | 40 | 127 |  | 40.5 | 3 | 126.984
24603 - FLORA - PARQUE CENTRAL LOS ROBLES | 765 | No especificado | Pilote 9 torre 2 | 2025-11-26 | 2025-12-24 | 28 | 31.5 | 45 | 142.9 |  | 44.933 | 3 | 142.857
24603 - FLORA - PARQUE CENTRAL LOS ROBLES | 765 | No especificado | Pilote 9 torre 2 | 2025-11-26 | 2025-12-24 | 28 | 31.5 | 45.5 | 144.4 |  | 44.933 | 3 | 144.444
24603 - FLORA - PARQUE CENTRAL LOS ROBLES | 765 | No especificado | Pilote 9 torre 2 | 2025-11-26 | 2025-12-24 | 28 | 31.5 | 44.3 | 140.6 |  | 44.933 | 3 | 140.635
24603 - FLORA - PARQUE CENTRAL LOS ROBLES | 763 | No especificado | Pilote 30 #7 | 2025-11-25 | 2025-12-23 | 28 | 31.5 | 38.8 | 123.2 |  | 38.7 | 3 | 123.175
24603 - FLORA - PARQUE CENTRAL LOS ROBLES | 763 | No especificado | Pilote 30 #7 | 2025-11-25 | 2025-12-23 | 28 | 31.5 | 39.3 | 124.8 |  | 38.7 | 3 | 124.762
24603 - FLORA - PARQUE CENTRAL LOS ROBLES | 763 | No especificado | Pilote 30 #7 | 2025-11-25 | 2025-12-23 | 28 | 31.5 | 38 | 120.6 |  | 38.7 | 3 | 120.635
24603 - FLORA - PARQUE CENTRAL LOS ROBLES | 758 | T4500 | Pilote 56 torre 1 | 2025-11-24 | 2025-12-22 | 28 | 31.5 | 37.1 | 117.8 |  | 37.367 | 3 | 117.778
24603 - FLORA - PARQUE CENTRAL LOS ROBLES | 758 | T4500 | Pilote 56 torre 1 | 2025-11-24 | 2025-12-22 | 28 | 31.5 | 37.3 | 118.4 |  | 37.367 | 3 | 118.413
24603 - FLORA - PARQUE CENTRAL LOS ROBLES | 758 | T4500 | Pilote 56 torre 1 | 2025-11-24 | 2025-12-22 | 28 | 31.5 | 37.7 | 119.7 |  | 37.367 | 3 | 119.683
24603 - FLORA - PARQUE CENTRAL LOS ROBLES | 756 | T4500 | Pilote 33 torre 2 | 2025-11-22 | 2025-12-20 | 28 | 31.5 | 39.7 | 126 |  | 39.6 | 3 | 126.032
24603 - FLORA - PARQUE CENTRAL LOS ROBLES | 756 | T4500 | Pilote 33 torre 2 | 2025-11-22 | 2025-12-20 | 28 | 31.5 | 40.2 | 127.6 |  | 39.6 | 3 | 127.619
24603 - FLORA - PARQUE CENTRAL LOS ROBLES | 756 | T4500 | Pilote 33 torre 2 | 2025-11-22 | 2025-12-20 | 28 | 31.5 | 38.9 | 123.5 |  | 39.6 | 3 | 123.492
24603 - FLORA - PARQUE CENTRAL LOS ROBLES | 753 | T4500 | Pilote 31 torre 1 | 2025-11-21 | 2025-12-19 | 28 | 31.5 | 33.2 | 105.4 |  | 33.033 | 3 | 105.397
24603 - FLORA - PARQUE CENTRAL LOS ROBLES | 753 | T4500 | Pilote 31 torre 1 | 2025-11-21 | 2025-12-19 | 28 | 31.5 | 33.6 | 106.7 |  | 33.033 | 3 | 106.667
24603 - FLORA - PARQUE CENTRAL LOS ROBLES | 753 | T4500 | Pilote 31 torre 1 | 2025-11-21 | 2025-12-19 | 28 | 31.5 | 32.3 | 102.5 |  | 33.033 | 3 | 102.54
24603 - FLORA - PARQUE CENTRAL LOS ROBLES | 749 | T-4500 | Pilote 51 torre 1 | 2025-11-20 | 2025-12-18 | 28 | 31.5 | 35.2 | 111.7 |  | 35.067 | 3 | 111.746
24603 - FLORA - PARQUE CENTRAL LOS ROBLES | 749 | T-4500 | Pilote 51 torre 1 | 2025-11-20 | 2025-12-18 | 28 | 31.5 | 35.3 | 112.1 |  | 35.067 | 3 | 112.063
24603 - FLORA - PARQUE CENTRAL LOS ROBLES | 749 | T-4500 | Pilote 51 torre 1 | 2025-11-20 | 2025-12-18 | 28 | 31.5 | 34.7 | 110.2 |  | 35.067 | 3 | 110.159
24603 - FLORA - PARQUE CENTRAL LOS ROBLES | 746 | T-4500 | Pilote 69 torre 1 | 2025-11-19 | 2025-12-17 | 28 | 31.5 | 36.8 | 116.8 |  | 36.467 | 3 | 116.825
24603 - FLORA - PARQUE CENTRAL LOS ROBLES | 746 | T-4500 | Pilote 69 torre 1 | 2025-11-19 | 2025-12-17 | 28 | 31.5 | 36.5 | 115.9 |  | 36.467 | 3 | 115.873
24603 - FLORA - PARQUE CENTRAL LOS ROBLES | 746 | T-4500 | Pilote 69 torre 1 | 2025-11-19 | 2025-12-17 | 28 | 31.5 | 36.1 | 114.6 |  | 36.467 | 3 | 114.603
24603 - FLORA - PARQUE CENTRAL LOS ROBLES | 741 | No especificado | Pilote 32 torre 1 | 2025-11-15 | 2025-12-13 | 28 | 31.5 | 36.4 | 115.6 |  | 35.8 | 3 | 115.556
24603 - FLORA - PARQUE CENTRAL LOS ROBLES | 741 | No especificado | Pilote 32 torre 1 | 2025-11-15 | 2025-12-13 | 28 | 31.5 | 35.4 | 112.4 |  | 35.8 | 3 | 112.381
24603 - FLORA - PARQUE CENTRAL LOS ROBLES | 741 | No especificado | Pilote 32 torre 1 | 2025-11-15 | 2025-12-13 | 28 | 31.5 | 35.6 | 113 |  | 35.8 | 3 | 113.016
24603 - FLORA - PARQUE CENTRAL LOS ROBLES | 735 | No especificado | Pilote 15 torre 2 | 2025-11-14 | 2025-12-12 | 28 | 31.5 | 41.6 | 132.1 |  | 41.2 | 3 | 132.063
24603 - FLORA - PARQUE CENTRAL LOS ROBLES | 735 | No especificado | Pilote 15 torre 2 | 2025-11-14 | 2025-12-12 | 28 | 31.5 | 41.2 | 130.8 |  | 41.2 | 3 | 130.794
24603 - FLORA - PARQUE CENTRAL LOS ROBLES | 735 | No especificado | Pilote 15 torre 2 | 2025-11-14 | 2025-12-12 | 28 | 31.5 | 40.8 | 129.5 |  | 41.2 | 3 | 129.524
24603 - FLORA - PARQUE CENTRAL LOS ROBLES | 729 | No especificado | Pilote 29 torre 1 | 2025-11-13 | 2025-12-11 | 28 | 31.5 | 40.4 | 128.3 |  | 40.033 | 3 | 128.254
24603 - FLORA - PARQUE CENTRAL LOS ROBLES | 729 | No especificado | Pilote 29 torre 1 | 2025-11-13 | 2025-12-11 | 28 | 31.5 | 40.1 | 127.3 |  | 40.033 | 3 | 127.302
24603 - FLORA - PARQUE CENTRAL LOS ROBLES | 729 | No especificado | Pilote 29 torre 1 | 2025-11-13 | 2025-12-11 | 28 | 31.5 | 39.6 | 125.7 |  | 40.033 | 3 | 125.714
24603 - FLORA - PARQUE CENTRAL LOS ROBLES | 726 | No especificado | Pilote 52 torre 1 | 2025-11-12 | 2025-12-10 | 28 | 31.5 | 35.4 | 112.4 |  | 35.633 | 3 | 112.381
24603 - FLORA - PARQUE CENTRAL LOS ROBLES | 726 | No especificado | Pilote 52 torre 1 | 2025-11-12 | 2025-12-10 | 28 | 31.5 | 35.8 | 113.7 |  | 35.633 | 3 | 113.651
24603 - FLORA - PARQUE CENTRAL LOS ROBLES | 726 | No especificado | Pilote 52 torre 1 | 2025-11-12 | 2025-12-10 | 28 | 31.5 | 35.7 | 113.3 |  | 35.633 | 3 | 113.333
24603 - FLORA - PARQUE CENTRAL LOS ROBLES | 717 | 4500 | Pilote 63 torre 1 | 2025-11-08 | 2025-12-06 | 28 | 31.5 | 32.2 | 102.2 |  | 32.233 | 3 | 102.222
24603 - FLORA - PARQUE CENTRAL LOS ROBLES | 717 | 4500 | Pilote 63 torre 1 | 2025-11-08 | 2025-12-06 | 28 | 31.5 | 32.1 | 101.9 |  | 32.233 | 3 | 101.905
24603 - FLORA - PARQUE CENTRAL LOS ROBLES | 717 | 4500 | Pilote 63 torre 1 | 2025-11-08 | 2025-12-06 | 28 | 31.5 | 32.4 | 102.9 |  | 32.233 | 3 | 102.857
24603 - FLORA - PARQUE CENTRAL LOS ROBLES | 714 | 4500 | Pilote 26 Torre 1 | 2025-11-07 | 2025-12-05 | 28 | 31.5 | 32 | 101.6 |  | 31.9 | 3 | 101.587
24603 - FLORA - PARQUE CENTRAL LOS ROBLES | 714 | 4500 | Pilote 26 Torre 1 | 2025-11-07 | 2025-12-05 | 28 | 31.5 | 32 | 101.6 |  | 31.9 | 3 | 101.587
24603 - FLORA - PARQUE CENTRAL LOS ROBLES | 714 | 4500 | Pilote 26 Torre 1 | 2025-11-07 | 2025-12-05 | 28 | 31.5 | 31.7 | 100.6 |  | 31.9 | 3 | 100.635
24603 - FLORA - PARQUE CENTRAL LOS ROBLES | 710 | 4500 | Pilote 46 torre 1 | 2025-11-06 | 2025-12-04 | 28 | 31.5 | 38.2 | 121.3 |  | 38.367 | 3 | 121.27
24603 - FLORA - PARQUE CENTRAL LOS ROBLES | 710 | 4500 | Pilote 46 torre 1 | 2025-11-06 | 2025-12-04 | 28 | 31.5 | 38.3 | 121.6 |  | 38.367 | 3 | 121.587
24603 - FLORA - PARQUE CENTRAL LOS ROBLES | 710 | 4500 | Pilote 46 torre 1 | 2025-11-06 | 2025-12-04 | 28 | 31.5 | 38.6 | 122.5 |  | 38.367 | 3 | 122.54
24603 - FLORA - PARQUE CENTRAL LOS ROBLES | 706 | T - 4500 | Pilote 67 plataforma 1 | 2025-11-05 | 2025-12-03 | 28 | 31.5 | 38.8 | 123.2 |  | 38.5 | 3 | 123.175
24603 - FLORA - PARQUE CENTRAL LOS ROBLES | 706 | T - 4500 | Pilote 67 plataforma 1 | 2025-11-05 | 2025-12-03 | 28 | 31.5 | 37.6 | 119.4 |  | 38.5 | 3 | 119.365
24603 - FLORA - PARQUE CENTRAL LOS ROBLES | 706 | T - 4500 | Pilote 67 plataforma 1 | 2025-11-05 | 2025-12-03 | 28 | 31.5 | 39.1 | 124.1 |  | 38.5 | 3 | 124.127
24603 - FLORA - PARQUE CENTRAL LOS ROBLES | 699 | No especificado | Pilote 61 torre 2 | 2025-11-01 | 2025-11-29 | 28 | 31.5 | 33.1 | 105.1 |  | 32.367 | 3 | 105.079
24603 - FLORA - PARQUE CENTRAL LOS ROBLES | 699 | No especificado | Pilote 61 torre 2 | 2025-11-01 | 2025-11-29 | 28 | 31.5 | 31.9 | 101.3 |  | 32.367 | 3 | 101.27
24603 - FLORA - PARQUE CENTRAL LOS ROBLES | 699 | No especificado | Pilote 61 torre 2 | 2025-11-01 | 2025-11-29 | 28 | 31.5 | 32.1 | 101.9 |  | 32.367 | 3 | 101.905
24603 - FLORA - PARQUE CENTRAL LOS ROBLES | 698 | No especificado | Pilote 20 torre 1 | 2025-11-01 | 2025-11-29 | 28 | 31.5 | 34.4 | 109.2 |  | 34.233 | 3 | 109.206
24603 - FLORA - PARQUE CENTRAL LOS ROBLES | 698 | No especificado | Pilote 20 torre 1 | 2025-11-01 | 2025-11-29 | 28 | 31.5 | 34.7 | 110.2 |  | 34.233 | 3 | 110.159
24603 - FLORA - PARQUE CENTRAL LOS ROBLES | 698 | No especificado | Pilote 20 torre 1 | 2025-11-01 | 2025-11-29 | 28 | 31.5 | 33.6 | 106.7 |  | 34.233 | 3 | 106.667
24603 - FLORA - PARQUE CENTRAL LOS ROBLES | 693 | No especificado | Pilote 42 torre 1 | 2025-10-30 | 2025-11-27 | 28 | 31.5 | 32.3 | 102.5 |  | 32.467 | 3 | 102.54
24603 - FLORA - PARQUE CENTRAL LOS ROBLES | 693 | No especificado | Pilote 42 torre 1 | 2025-10-30 | 2025-11-27 | 28 | 31.5 | 32.6 | 103.5 |  | 32.467 | 3 | 103.492
24603 - FLORA - PARQUE CENTRAL LOS ROBLES | 693 | No especificado | Pilote 42 torre 1 | 2025-10-30 | 2025-11-27 | 28 | 31.5 | 32.5 | 103.2 |  | 32.467 | 3 | 103.175
24603 - FLORA - PARQUE CENTRAL LOS ROBLES | 689 | No especificado | Pilote 70 torre 1 | 2025-10-29 | 2025-11-26 | 28 | 31.5 | 27.1 | 86 |  | 27.1 | 3 | 86.032
24603 - FLORA - PARQUE CENTRAL LOS ROBLES | 689 | No especificado | Pilote 70 torre 1 | 2025-10-29 | 2025-11-26 | 28 | 31.5 | 27.9 | 88.6 |  | 27.1 | 3 | 88.571
24603 - FLORA - PARQUE CENTRAL LOS ROBLES | 689 | No especificado | Pilote 70 torre 1 | 2025-10-29 | 2025-11-26 | 28 | 31.5 | 26.3 | 83.5 |  | 27.1 | 3 | 83.492
24603 - FLORA - PARQUE CENTRAL LOS ROBLES | 686 | No especificado | Pilote 27 torre 1 | 2025-10-28 | 2025-11-25 | 28 | 31.5 | 48 | 152.4 |  | 47.667 | 3 | 152.381
24603 - FLORA - PARQUE CENTRAL LOS ROBLES | 686 | No especificado | Pilote 27 torre 1 | 2025-10-28 | 2025-11-25 | 28 | 31.5 | 47.2 | 149.8 |  | 47.667 | 3 | 149.841
24603 - FLORA - PARQUE CENTRAL LOS ROBLES | 686 | No especificado | Pilote 27 torre 1 | 2025-10-28 | 2025-11-25 | 28 | 31.5 | 47.8 | 151.7 |  | 47.667 | 3 | 151.746
24603 - FLORA - PARQUE CENTRAL LOS ROBLES | 685 | No especificado | Pilote 28 torre 2 | 2025-10-28 | 2025-11-25 | 28 | 31.5 | 40.5 | 128.6 |  | 40.667 | 3 | 128.571
24603 - FLORA - PARQUE CENTRAL LOS ROBLES | 685 | No especificado | Pilote 28 torre 2 | 2025-10-28 | 2025-11-25 | 28 | 31.5 | 40.9 | 129.8 |  | 40.667 | 3 | 129.841
24603 - FLORA - PARQUE CENTRAL LOS ROBLES | 685 | No especificado | Pilote 28 torre 2 | 2025-10-28 | 2025-11-25 | 28 | 31.5 | 40.6 | 128.9 |  | 40.667 | 3 | 128.889
24603 - FLORA - PARQUE CENTRAL LOS ROBLES | 682 | No especificado | Pilote 25 torre 1 | 2025-10-27 | 2025-11-24 | 28 | 31.5 | 39.4 | 125.1 |  | 38.8 | 3 | 125.079
24603 - FLORA - PARQUE CENTRAL LOS ROBLES | 682 | No especificado | Pilote 25 torre 1 | 2025-10-27 | 2025-11-24 | 28 | 31.5 | 38 | 120.6 |  | 38.8 | 3 | 120.635
24603 - FLORA - PARQUE CENTRAL LOS ROBLES | 682 | No especificado | Pilote 25 torre 1 | 2025-10-27 | 2025-11-24 | 28 | 31.5 | 39 | 123.8 |  | 38.8 | 3 | 123.81
24603 - FLORA - PARQUE CENTRAL LOS ROBLES | 677 | No especificado | Pilote 39 torre 1 | 2025-10-25 | 2025-11-22 | 28 | 31.5 | 43.3 | 137.5 |  | 43.333 | 3 | 137.46
24603 - FLORA - PARQUE CENTRAL LOS ROBLES | 677 | No especificado | Pilote 39 torre 1 | 2025-10-25 | 2025-11-22 | 28 | 31.5 | 43.3 | 137.5 |  | 43.333 | 3 | 137.46
24603 - FLORA - PARQUE CENTRAL LOS ROBLES | 677 | No especificado | Pilote 39 torre 1 | 2025-10-25 | 2025-11-22 | 28 | 31.5 | 43.4 | 137.8 |  | 43.333 | 3 | 137.778
24603 - FLORA - PARQUE CENTRAL LOS ROBLES | 674 | No especificado | Pilote 75 torre 2 | 2025-10-24 | 2025-11-21 | 28 | 31.5 | 44.1 | 140 |  | 44.2 | 3 | 140
24603 - FLORA - PARQUE CENTRAL LOS ROBLES | 674 | No especificado | Pilote 75 torre 2 | 2025-10-24 | 2025-11-21 | 28 | 31.5 | 42.9 | 136.2 |  | 44.2 | 3 | 136.19
24603 - FLORA - PARQUE CENTRAL LOS ROBLES | 674 | No especificado | Pilote 75 torre 2 | 2025-10-24 | 2025-11-21 | 28 | 31.5 | 45.6 | 144.8 |  | 44.2 | 3 | 144.762
24603 - FLORA - PARQUE CENTRAL LOS ROBLES | 671 | No especificado | Pilote 15 torre 1 | 2025-10-23 | 2025-11-20 | 28 | 31.5 | 42.6 | 135.2 |  | 41.867 | 3 | 135.238
24603 - FLORA - PARQUE CENTRAL LOS ROBLES | 671 | No especificado | Pilote 15 torre 1 | 2025-10-23 | 2025-11-20 | 28 | 31.5 | 41.4 | 131.4 |  | 41.867 | 3 | 131.429
24603 - FLORA - PARQUE CENTRAL LOS ROBLES | 671 | No especificado | Pilote 15 torre 1 | 2025-10-23 | 2025-11-20 | 28 | 31.5 | 41.6 | 132.1 |  | 41.867 | 3 | 132.063
24603 - FLORA - PARQUE CENTRAL LOS ROBLES | 668 | No especificado | Pilote 33 torre 1 | 2025-10-22 | 2025-11-19 | 28 | 31.5 | 30.8 | 97.8 |  | 29.733 | 3 | 97.778
24603 - FLORA - PARQUE CENTRAL LOS ROBLES | 668 | No especificado | Pilote 33 torre 1 | 2025-10-22 | 2025-11-19 | 28 | 31.5 | 29.3 | 93 |  | 29.733 | 3 | 93.016
24603 - FLORA - PARQUE CENTRAL LOS ROBLES | 668 | No especificado | Pilote 33 torre 1 | 2025-10-22 | 2025-11-19 | 28 | 31.5 | 29.1 | 92.4 |  | 29.733 | 3 | 92.381
24603 - FLORA - PARQUE CENTRAL LOS ROBLES | 663 | No especificado | Pilote 19 torre 1 | 2025-10-21 | 2025-11-18 | 28 | 31.5 | 39.2 | 124.4 |  | 39 | 3 | 124.444
24603 - FLORA - PARQUE CENTRAL LOS ROBLES | 663 | No especificado | Pilote 19 torre 1 | 2025-10-21 | 2025-11-18 | 28 | 31.5 | 38.7 | 122.9 |  | 39 | 3 | 122.857
24603 - FLORA - PARQUE CENTRAL LOS ROBLES | 663 | No especificado | Pilote 19 torre 1 | 2025-10-21 | 2025-11-18 | 28 | 31.5 | 39.1 | 124.1 |  | 39 | 3 | 124.127
24603 - FLORA - PARQUE CENTRAL LOS ROBLES | 662 | No especificado | Pilote 47 torre 1 | 2025-10-21 | 2025-11-18 | 28 | 31.5 | 39.7 | 126 |  | 40.067 | 3 | 126.032
24603 - FLORA - PARQUE CENTRAL LOS ROBLES | 662 | No especificado | Pilote 47 torre 1 | 2025-10-21 | 2025-11-18 | 28 | 31.5 | 39.8 | 126.3 |  | 40.067 | 3 | 126.349
24603 - FLORA - PARQUE CENTRAL LOS ROBLES | 662 | No especificado | Pilote 47 torre 1 | 2025-10-21 | 2025-11-18 | 28 | 31.5 | 40.7 | 129.2 |  | 40.067 | 3 | 129.206
24603 - FLORA - PARQUE CENTRAL LOS ROBLES | 659 | No especificado | Pilote 64 torre 1 | 2025-10-20 | 2025-11-17 | 28 | 31.5 | 40.4 | 128.3 |  | 40.5 | 3 | 128.254
24603 - FLORA - PARQUE CENTRAL LOS ROBLES | 659 | No especificado | Pilote 64 torre 1 | 2025-10-20 | 2025-11-17 | 28 | 31.5 | 41 | 130.2 |  | 40.5 | 3 | 130.159
24603 - FLORA - PARQUE CENTRAL LOS ROBLES | 659 | No especificado | Pilote 64 torre 1 | 2025-10-20 | 2025-11-17 | 28 | 31.5 | 40.1 | 127.3 |  | 40.5 | 3 | 127.302
24603 - FLORA - PARQUE CENTRAL LOS ROBLES | 657 | No especificado | Pilote 21 torre 1 | 2025-10-18 | 2025-11-15 | 28 | 31.5 | 39.8 | 126.3 |  | 39.833 | 3 | 126.349
24603 - FLORA - PARQUE CENTRAL LOS ROBLES | 657 | No especificado | Pilote 21 torre 1 | 2025-10-18 | 2025-11-15 | 28 | 31.5 | 40.2 | 127.6 |  | 39.833 | 3 | 127.619
24603 - FLORA - PARQUE CENTRAL LOS ROBLES | 657 | No especificado | Pilote 21 torre 1 | 2025-10-18 | 2025-11-15 | 28 | 31.5 | 39.5 | 125.4 |  | 39.833 | 3 | 125.397
24603 - FLORA - PARQUE CENTRAL LOS ROBLES | 655 | No Especificado | Pilote 4 torre 1 | 2025-10-18 | 2025-11-15 | 28 | 31.5 | 36 | 114.3 |  | 36.033 | 3 | 114.286
24603 - FLORA - PARQUE CENTRAL LOS ROBLES | 655 | No Especificado | Pilote 4 torre 1 | 2025-10-18 | 2025-11-15 | 28 | 31.5 | 35.9 | 114 |  | 36.033 | 3 | 113.968
24603 - FLORA - PARQUE CENTRAL LOS ROBLES | 655 | No Especificado | Pilote 4 torre 1 | 2025-10-18 | 2025-11-15 | 28 | 31.5 | 36.2 | 114.9 |  | 36.033 | 3 | 114.921
24603 - FLORA - PARQUE CENTRAL LOS ROBLES | 650 | No Especificado | Pilote 40 torre 1 | 2025-10-17 | 2025-11-14 | 28 | 31.5 | 47.1 | 149.5 |  | 47.067 | 3 | 149.524
24603 - FLORA - PARQUE CENTRAL LOS ROBLES | 650 | No Especificado | Pilote 40 torre 1 | 2025-10-17 | 2025-11-14 | 28 | 31.5 | 47.7 | 151.4 |  | 47.067 | 3 | 151.429
24603 - FLORA - PARQUE CENTRAL LOS ROBLES | 650 | No Especificado | Pilote 40 torre 1 | 2025-10-17 | 2025-11-14 | 28 | 31.5 | 46.4 | 147.3 |  | 47.067 | 3 | 147.302
24603 - FLORA - PARQUE CENTRAL LOS ROBLES | 649 | No Especificado | Pilote 60 torre 2 | 2025-10-17 | 2025-11-14 | 28 | 31.5 | 46.4 | 147.3 |  | 46.033 | 3 | 147.302
24603 - FLORA - PARQUE CENTRAL LOS ROBLES | 649 | No Especificado | Pilote 60 torre 2 | 2025-10-17 | 2025-11-14 | 28 | 31.5 | 45.8 | 145.4 |  | 46.033 | 3 | 145.397
24603 - FLORA - PARQUE CENTRAL LOS ROBLES | 649 | No Especificado | Pilote 60 torre 2 | 2025-10-17 | 2025-11-14 | 28 | 31.5 | 45.9 | 145.7 |  | 46.033 | 3 | 145.714
24603 - FLORA - PARQUE CENTRAL LOS ROBLES | 646 | No especificado | Pilote 13 torre 1 | 2025-10-16 | 2025-11-13 | 28 | 31.5 | 40.4 | 128.3 |  | 39.533 | 3 | 128.254
24603 - FLORA - PARQUE CENTRAL LOS ROBLES | 646 | No especificado | Pilote 13 torre 1 | 2025-10-16 | 2025-11-13 | 28 | 31.5 | 39.2 | 124.4 |  | 39.533 | 3 | 124.444
24603 - FLORA - PARQUE CENTRAL LOS ROBLES | 646 | No especificado | Pilote 13 torre 1 | 2025-10-16 | 2025-11-13 | 28 | 31.5 | 39 | 123.8 |  | 39.533 | 3 | 123.81
24603 - FLORA - PARQUE CENTRAL LOS ROBLES | 643 | No especificado | Pilote 65 torre 1 | 2025-10-15 | 2025-11-12 | 28 | 31.5 | 38.2 | 121.3 |  | 38.667 | 3 | 121.27
24603 - FLORA - PARQUE CENTRAL LOS ROBLES | 643 | No especificado | Pilote 65 torre 1 | 2025-10-15 | 2025-11-12 | 28 | 31.5 | 38.3 | 121.6 |  | 38.667 | 3 | 121.587
24603 - FLORA - PARQUE CENTRAL LOS ROBLES | 643 | No especificado | Pilote 65 torre 1 | 2025-10-15 | 2025-11-12 | 28 | 31.5 | 39.5 | 125.4 |  | 38.667 | 3 | 125.397
24603 - FLORA - PARQUE CENTRAL LOS ROBLES | 638 | No especificado | Pilote 34 torre 1 | 2025-10-11 | 2025-11-08 | 28 | 31.5 | 38.3 | 121.6 |  | 38.467 | 3 | 121.587
24603 - FLORA - PARQUE CENTRAL LOS ROBLES | 638 | No especificado | Pilote 34 torre 1 | 2025-10-11 | 2025-11-08 | 28 | 31.5 | 38.7 | 122.9 |  | 38.467 | 3 | 122.857
24603 - FLORA - PARQUE CENTRAL LOS ROBLES | 638 | No especificado | Pilote 34 torre 1 | 2025-10-11 | 2025-11-08 | 28 | 31.5 | 38.4 | 121.9 |  | 38.467 | 3 | 121.905
24603 - FLORA - PARQUE CENTRAL LOS ROBLES | 637 | No especificado | Pilote 16 torre 1 | 2025-10-11 | 2025-11-08 | 28 | 31.5 | 32.2 | 102.2 |  | 33.433 | 3 | 102.222
24603 - FLORA - PARQUE CENTRAL LOS ROBLES | 637 | No especificado | Pilote 16 torre 1 | 2025-10-11 | 2025-11-08 | 28 | 31.5 | 34 | 107.9 |  | 33.433 | 3 | 107.937
24603 - FLORA - PARQUE CENTRAL LOS ROBLES | 637 | No especificado | Pilote 16 torre 1 | 2025-10-11 | 2025-11-08 | 28 | 31.5 | 34.1 | 108.3 |  | 33.433 | 3 | 108.254
24603 - FLORA - PARQUE CENTRAL LOS ROBLES | 636 | No especificado | Pilote 66 torre 1 | 2025-10-10 | 2025-11-07 | 28 | 31.5 | 33.2 | 105.4 |  | 33.633 | 3 | 105.397
24603 - FLORA - PARQUE CENTRAL LOS ROBLES | 636 | No especificado | Pilote 66 torre 1 | 2025-10-10 | 2025-11-07 | 28 | 31.5 | 33.4 | 106 |  | 33.633 | 3 | 106.032
24603 - FLORA - PARQUE CENTRAL LOS ROBLES | 636 | No especificado | Pilote 66 torre 1 | 2025-10-10 | 2025-11-07 | 28 | 31.5 | 34.3 | 108.9 |  | 33.633 | 3 | 108.889
24603 - FLORA - PARQUE CENTRAL LOS ROBLES | 635 | No especificado | Pilote 27 torre 2 | 2025-10-10 | 2025-11-07 | 28 | 31.5 | 32.2 | 102.2 |  | 32.467 | 3 | 102.222
24603 - FLORA - PARQUE CENTRAL LOS ROBLES | 635 | No especificado | Pilote 27 torre 2 | 2025-10-10 | 2025-11-07 | 28 | 31.5 | 33.3 | 105.7 |  | 32.467 | 3 | 105.714
24603 - FLORA - PARQUE CENTRAL LOS ROBLES | 635 | No especificado | Pilote 27 torre 2 | 2025-10-10 | 2025-11-07 | 28 | 31.5 | 31.9 | 101.3 |  | 32.467 | 3 | 101.27
24603 - FLORA - PARQUE CENTRAL LOS ROBLES | 633 | No especificado | Pilote 49 torre 1 | 2025-10-09 | 2025-11-06 | 28 | 31.5 | 34.9 | 110.8 |  | 34.733 | 3 | 110.794
24603 - FLORA - PARQUE CENTRAL LOS ROBLES | 633 | No especificado | Pilote 49 torre 1 | 2025-10-09 | 2025-11-06 | 28 | 31.5 | 35.3 | 112.1 |  | 34.733 | 3 | 112.063
24603 - FLORA - PARQUE CENTRAL LOS ROBLES | 633 | No especificado | Pilote 49 torre 1 | 2025-10-09 | 2025-11-06 | 28 | 31.5 | 34 | 107.9 |  | 34.733 | 3 | 107.937
24603 - FLORA - PARQUE CENTRAL LOS ROBLES | 629 | No especificado | Pilote 23 torre 1 | 2025-10-08 | 2025-11-05 | 28 | 31.5 | 44.2 | 140.3 |  | 44.033 | 3 | 140.317
24603 - FLORA - PARQUE CENTRAL LOS ROBLES | 629 | No especificado | Pilote 23 torre 1 | 2025-10-08 | 2025-11-05 | 28 | 31.5 | 43.7 | 138.7 |  | 44.033 | 3 | 138.73
24603 - FLORA - PARQUE CENTRAL LOS ROBLES | 629 | No especificado | Pilote 23 torre 1 | 2025-10-08 | 2025-11-05 | 28 | 31.5 | 44.2 | 140.3 |  | 44.033 | 3 | 140.317
24603 - FLORA - PARQUE CENTRAL LOS ROBLES | 625 |  | Pilote 11 torre 1 | 2025-10-07 | 2025-11-04 | 28 | 31.5 | 33.5 | 106.3 |  | 33.5 | 3 | 106.349
24603 - FLORA - PARQUE CENTRAL LOS ROBLES | 625 |  | Pilote 11 torre 1 | 2025-10-07 | 2025-11-04 | 28 | 31.5 | 32.7 | 103.8 |  | 33.5 | 3 | 103.81
24603 - FLORA - PARQUE CENTRAL LOS ROBLES | 625 |  | Pilote 11 torre 1 | 2025-10-07 | 2025-11-04 | 28 | 31.5 | 34.3 | 108.9 |  | 33.5 | 3 | 108.889
24603 - FLORA - PARQUE CENTRAL LOS ROBLES | 614 | No especificado | Pilote 12 torre 1 | 2025-10-03 | 2025-10-31 | 28 | 31.5 | 38.7 | 122.9 |  | 38.567 | 3 | 122.857
24603 - FLORA - PARQUE CENTRAL LOS ROBLES | 614 | No especificado | Pilote 12 torre 1 | 2025-10-03 | 2025-10-31 | 28 | 31.5 | 38.8 | 123.2 |  | 38.567 | 3 | 123.175
24603 - FLORA - PARQUE CENTRAL LOS ROBLES | 614 | No especificado | Pilote 12 torre 1 | 2025-10-03 | 2025-10-31 | 28 | 31.5 | 38.2 | 121.3 |  | 38.567 | 3 | 121.27
24603 - FLORA - PARQUE CENTRAL LOS ROBLES | 600 | No especificado | Pilote 28 torre 1 | 2025-09-26 | 2025-10-24 | 28 | 31.5 | 33.7 | 107 |  | 33.167 | 3 | 106.984
24603 - FLORA - PARQUE CENTRAL LOS ROBLES | 600 | No especificado | Pilote 28 torre 1 | 2025-09-26 | 2025-10-24 | 28 | 31.5 | 32.8 | 104.1 |  | 33.167 | 3 | 104.127
24603 - FLORA - PARQUE CENTRAL LOS ROBLES | 600 | No especificado | Pilote 28 torre 1 | 2025-09-26 | 2025-10-24 | 28 | 31.5 | 33 | 104.8 |  | 33.167 | 3 | 104.762
24603 - FLORA - PARQUE CENTRAL LOS ROBLES | 598 | No especificado | Pilote 58 torre 1 | 2025-09-25 | 2025-10-23 | 28 | 31.5 | 36.1 | 114.6 |  | 35.9 | 3 | 114.603
24603 - FLORA - PARQUE CENTRAL LOS ROBLES | 598 | No especificado | Pilote 58 torre 1 | 2025-09-25 | 2025-10-23 | 28 | 31.5 | 36 | 114.3 |  | 35.9 | 3 | 114.286
24603 - FLORA - PARQUE CENTRAL LOS ROBLES | 598 | No especificado | Pilote 58 torre 1 | 2025-09-25 | 2025-10-23 | 28 | 31.5 | 35.6 | 113 |  | 35.9 | 3 | 113.016
24603 - FLORA - PARQUE CENTRAL LOS ROBLES | 597 | No especificado | Pilote 02 torre 1 | 2025-09-25 | 2025-10-23 | 28 | 31.5 | 33.6 | 106.7 |  | 33 | 3 | 106.667
24603 - FLORA - PARQUE CENTRAL LOS ROBLES | 597 | No especificado | Pilote 02 torre 1 | 2025-09-25 | 2025-10-23 | 28 | 31.5 | 32.3 | 102.5 |  | 33 | 3 | 102.54
24603 - FLORA - PARQUE CENTRAL LOS ROBLES | 597 | No especificado | Pilote 02 torre 1 | 2025-09-25 | 2025-10-23 | 28 | 31.5 | 33.1 | 105.1 |  | 33 | 3 | 105.079
24603 - FLORA - PARQUE CENTRAL LOS ROBLES | 621 | 4500 | Pilote 57 torre 1 | 2025-10-06 | 2025-11-03 | 28 | 31.5 | 39.6 | 125.7 |  | 39.5 | 3 | 125.714
24603 - FLORA - PARQUE CENTRAL LOS ROBLES | 621 | 4500 | Pilote 57 torre 1 | 2025-10-06 | 2025-11-03 | 28 | 31.5 | 39.3 | 124.8 |  | 39.5 | 3 | 124.762
24603 - FLORA - PARQUE CENTRAL LOS ROBLES | 621 | 4500 | Pilote 57 torre 1 | 2025-10-06 | 2025-11-03 | 28 | 31.5 | 39.6 | 125.7 |  | 39.5 | 3 | 125.714
24603 - FLORA - PARQUE CENTRAL LOS ROBLES | 592 | No especificado | Pilote 17 torre 1 | 2025-09-24 | 2025-10-22 | 28 | 31.5 | 30.4 | 96.5 |  | 30.833 | 3 | 96.508
24603 - FLORA - PARQUE CENTRAL LOS ROBLES | 592 | No especificado | Pilote 17 torre 1 | 2025-09-24 | 2025-10-22 | 28 | 31.5 | 31.1 | 98.7 |  | 30.833 | 3 | 98.73
24603 - FLORA - PARQUE CENTRAL LOS ROBLES | 592 | No especificado | Pilote 17 torre 1 | 2025-09-24 | 2025-10-22 | 28 | 31.5 | 31 | 98.4 |  | 30.833 | 3 | 98.413
24603 - FLORA - PARQUE CENTRAL LOS ROBLES | 590 | No especificado | Pilote 14 torre 1 | 2025-09-23 | 2025-10-21 | 28 | 31.5 | 37 | 117.5 |  | 37.167 | 3 | 117.46
24603 - FLORA - PARQUE CENTRAL LOS ROBLES | 590 | No especificado | Pilote 14 torre 1 | 2025-09-23 | 2025-10-21 | 28 | 31.5 | 37 | 117.5 |  | 37.167 | 3 | 117.46
24603 - FLORA - PARQUE CENTRAL LOS ROBLES | 590 | No especificado | Pilote 14 torre 1 | 2025-09-23 | 2025-10-21 | 28 | 31.5 | 37.5 | 119 |  | 37.167 | 3 | 119.048
24603 - FLORA - PARQUE CENTRAL LOS ROBLES | 588 | No especificado | Pilote 59 torre 1 | 2025-09-22 | 2025-10-20 | 28 | 31.5 | 35 | 111.1 |  | 35 | 3 | 111.111
24603 - FLORA - PARQUE CENTRAL LOS ROBLES | 588 | No especificado | Pilote 59 torre 1 | 2025-09-22 | 2025-10-20 | 28 | 31.5 | 35.2 | 111.7 |  | 35 | 3 | 111.746
24603 - FLORA - PARQUE CENTRAL LOS ROBLES | 588 | No especificado | Pilote 59 torre 1 | 2025-09-22 | 2025-10-20 | 28 | 31.5 | 34.8 | 110.5 |  | 35 | 3 | 110.476
24603 - FLORA - PARQUE CENTRAL LOS ROBLES | 586 |  | Pilote 18 torre 1 | 2025-09-20 | 2025-10-18 | 28 | 31.5 | 32.7 | 103.8 |  | 32.567 | 3 | 103.81
24603 - FLORA - PARQUE CENTRAL LOS ROBLES | 586 | No especificado | Pilote 18 torre 1 | 2025-09-20 | 2025-10-18 | 28 | 31.5 | 33 | 104.8 |  | 32.567 | 3 | 104.762
24603 - FLORA - PARQUE CENTRAL LOS ROBLES | 586 | No especificado | Pilote 18 torre 1 | 2025-09-20 | 2025-10-18 | 28 | 31.5 | 32 | 101.6 |  | 32.567 | 3 | 101.587
24603 - FLORA - PARQUE CENTRAL LOS ROBLES | 583 | No especificado | Pilote 01 Torre 1 | 2025-09-19 | 2025-10-17 | 28 | 31.5 | 32.7 | 103.8 |  | 32.5 | 3 | 103.81
24603 - FLORA - PARQUE CENTRAL LOS ROBLES | 583 | No especificado | Pilote 01 Torre 1 | 2025-09-19 | 2025-10-17 | 28 | 31.5 | 31.9 | 101.3 |  | 32.5 | 3 | 101.27
24603 - FLORA - PARQUE CENTRAL LOS ROBLES | 583 | No especificado | Pilote 01 Torre 1 | 2025-09-19 | 2025-10-17 | 28 | 31.5 | 32.9 | 104.4 |  | 32.5 | 3 | 104.444
24603 - FLORA - PARQUE CENTRAL LOS ROBLES | 579 | No especificado | Pilote 24 Torre 1 | 2025-09-18 | 2025-10-16 | 28 | 31.5 | 33.3 | 105.7 |  | 32.9 | 3 | 105.714
24603 - FLORA - PARQUE CENTRAL LOS ROBLES | 579 | No especificado | Pilote 24 Torre 1 | 2025-09-18 | 2025-10-16 | 28 | 31.5 | 32.4 | 102.9 |  | 32.9 | 3 | 102.857
24603 - FLORA - PARQUE CENTRAL LOS ROBLES | 579 | No especificado | Pilote 24 Torre 1 | 2025-09-18 | 2025-10-16 | 28 | 31.5 | 33 | 104.8 |  | 32.9 | 3 | 104.762
24603 - FLORA - PARQUE CENTRAL LOS ROBLES | 576 | No especificado | Pilote 10 torre 1 | 2025-09-17 | 2025-10-15 | 28 | 31.5 | 34.9 | 110.8 |  | 35 | 3 | 110.794
24603 - FLORA - PARQUE CENTRAL LOS ROBLES | 576 | No especificado | Pilote 10 torre 1 | 2025-09-17 | 2025-10-15 | 28 | 31.5 | 35.2 | 111.7 |  | 35 | 3 | 111.746
24603 - FLORA - PARQUE CENTRAL LOS ROBLES | 576 | No especificado | Pilote 10 torre 1 | 2025-09-17 | 2025-10-15 | 28 | 31.5 | 34.9 | 110.8 |  | 35 | 3 | 110.794
24603 - FLORA - PARQUE CENTRAL LOS ROBLES | 575 | No especificado | Pilote 54 torre 1 | 2025-09-16 | 2025-10-14 | 28 | 31.5 | 45.5 | 144.4 |  | 45.233 | 3 | 144.444
24603 - FLORA - PARQUE CENTRAL LOS ROBLES | 575 | No especificado | Pilote 54 torre 1 | 2025-09-16 | 2025-10-14 | 28 | 31.5 | 45.2 | 143.5 |  | 45.233 | 3 | 143.492
24603 - FLORA - PARQUE CENTRAL LOS ROBLES | 575 | No especificado | Pilote 54 torre 1 | 2025-09-16 | 2025-10-14 | 28 | 31.5 | 45 | 142.9 |  | 45.233 | 3 | 142.857
24603 - FLORA - PARQUE CENTRAL LOS ROBLES | 571 | No especificado | Pilote 09 torre 1 | 2025-09-15 | 2025-10-13 | 28 | 31.5 | 41.1 | 130.5 |  | 40.7 | 3 | 130.476
24603 - FLORA - PARQUE CENTRAL LOS ROBLES | 571 | No especificado | Pilote 09 torre 1 | 2025-09-15 | 2025-10-13 | 28 | 31.5 | 40.2 | 127.6 |  | 40.7 | 3 | 127.619
24603 - FLORA - PARQUE CENTRAL LOS ROBLES | 571 | No especificado | Pilote 09 torre 1 | 2025-09-15 | 2025-10-13 | 28 | 31.5 | 40.8 | 129.5 |  | 40.7 | 3 | 129.524
24603 - FLORA - PARQUE CENTRAL LOS ROBLES | 569 | No especificado | Pilote 60 torre 1 | 2025-09-13 | 2025-10-11 | 28 | 31.5 | 56.7 | 180 |  | 56.767 | 3 | 180
24603 - FLORA - PARQUE CENTRAL LOS ROBLES | 569 | No especificado | Pilote 60 torre 1 | 2025-09-13 | 2025-10-11 | 28 | 31.5 | 56.3 | 178.7 |  | 56.767 | 3 | 178.73
24603 - FLORA - PARQUE CENTRAL LOS ROBLES | 569 | No especificado | Pilote 60 torre 1 | 2025-09-13 | 2025-10-11 | 28 | 31.5 | 57.3 | 181.9 |  | 56.767 | 3 | 181.905
24603 - FLORA - PARQUE CENTRAL LOS ROBLES | 567 | No especificado | Pilote 22 torre 1 | 2025-09-12 | 2025-10-10 | 28 | 31.5 | 40.5 | 128.6 |  | 40.667 | 3 | 128.571
24603 - FLORA - PARQUE CENTRAL LOS ROBLES | 567 | No especificado | Pilote 22 torre 1 | 2025-09-12 | 2025-10-10 | 28 | 31.5 | 41.2 | 130.8 |  | 40.667 | 3 | 130.794
24603 - FLORA - PARQUE CENTRAL LOS ROBLES | 567 | No especificado | Pilote 22 torre 1 | 2025-09-12 | 2025-10-10 | 28 | 31.5 | 40.3 | 127.9 |  | 40.667 | 3 | 127.937
24603 - FLORA - PARQUE CENTRAL LOS ROBLES | 566 | No especificado | Pilote 8 torre 1 | 2025-09-12 | 2025-10-10 | 28 | 31.5 | 41.6 | 132.1 |  | 41.767 | 3 | 132.063
24603 - FLORA - PARQUE CENTRAL LOS ROBLES | 566 | No especificado | Pilote 8 torre 1 | 2025-09-12 | 2025-10-10 | 28 | 31.5 | 42.3 | 134.3 |  | 41.767 | 3 | 134.286
24603 - FLORA - PARQUE CENTRAL LOS ROBLES | 566 | No especificado | Pilote 8 torre 1 | 2025-09-12 | 2025-10-10 | 28 | 31.5 | 41.4 | 131.4 |  | 41.767 | 3 | 131.429
24603 - FLORA - PARQUE CENTRAL LOS ROBLES | 563 | No especificado | Pilote 74 torre 2 | 2025-09-11 | 2025-10-09 | 28 | 31.5 | 39.9 | 126.7 |  | 39.733 | 3 | 126.667
24603 - FLORA - PARQUE CENTRAL LOS ROBLES | 563 | No especificado | Pilote 74 torre 2 | 2025-09-11 | 2025-10-09 | 28 | 31.5 | 39.8 | 126.3 |  | 39.733 | 3 | 126.349
24603 - FLORA - PARQUE CENTRAL LOS ROBLES | 563 | No especificado | Pilote 74 torre 2 | 2025-09-11 | 2025-10-09 | 28 | 31.5 | 39.5 | 125.4 |  | 39.733 | 3 | 125.397
24603 - FLORA - PARQUE CENTRAL LOS ROBLES | 558 | No especificado | Pilote 44 torre 1 | 2025-09-09 | 2025-10-07 | 28 | 31.5 | 42.4 | 134.6 |  | 43.2 | 3 | 134.603
24603 - FLORA - PARQUE CENTRAL LOS ROBLES | 558 | No especificado | Pilote 44 torre 1 | 2025-09-09 | 2025-10-07 | 28 | 31.5 | 44.4 | 141 |  | 43.2 | 3 | 140.952
24603 - FLORA - PARQUE CENTRAL LOS ROBLES | 558 | No especificado | Pilote 44 torre 1 | 2025-09-09 | 2025-10-07 | 28 | 31.5 | 42.8 | 135.9 |  | 43.2 | 3 | 135.873
24603 - FLORA - PARQUE CENTRAL LOS ROBLES | 555 | No especificado | Pilote 46 torre 2 | 2025-09-08 | 2025-10-06 | 28 | 31.5 | 46.3 | 147 |  | 46.4 | 3 | 146.984
24603 - FLORA - PARQUE CENTRAL LOS ROBLES | 555 | No especificado | Pilote 46 torre 2 | 2025-09-08 | 2025-10-06 | 28 | 31.5 | 46 | 146 |  | 46.4 | 3 | 146.032
24603 - FLORA - PARQUE CENTRAL LOS ROBLES | 555 | No especificado | Pilote 46 torre 2 | 2025-09-08 | 2025-10-06 | 28 | 31.5 | 46.9 | 148.9 |  | 46.4 | 3 | 148.889
24603 - FLORA - PARQUE CENTRAL LOS ROBLES | 549 | 4500 | Pilote 48 torre 1 | 2025-09-05 | 2025-10-03 | 28 | 31.5 | 35.3 | 112.1 |  | 35.133 | 3 | 112.063
24603 - FLORA - PARQUE CENTRAL LOS ROBLES | 549 | 4500 | Pilote 48 torre 1 | 2025-09-05 | 2025-10-03 | 28 | 31.5 | 35.6 | 113 |  | 35.133 | 3 | 113.016
24603 - FLORA - PARQUE CENTRAL LOS ROBLES | 549 | 4500 | Pilote 48 torre 1 | 2025-09-05 | 2025-10-03 | 28 | 31.5 | 34.5 | 109.5 |  | 35.133 | 3 | 109.524
24603 - FLORA - PARQUE CENTRAL LOS ROBLES | 547 | 4500 | Pilote 5 torre 1 | 2025-09-04 | 2025-10-02 | 28 | 31.5 | 37.6 | 119.4 |  | 36.733 | 3 | 119.365
24603 - FLORA - PARQUE CENTRAL LOS ROBLES | 547 | 4500 | Pilote 5 torre 1 | 2025-09-04 | 2025-10-02 | 28 | 31.5 | 36.5 | 115.9 |  | 36.733 | 3 | 115.873
24603 - FLORA - PARQUE CENTRAL LOS ROBLES | 547 | 4500 | Pilote 5 torre 1 | 2025-09-04 | 2025-10-02 | 28 | 31.5 | 36.1 | 114.6 |  | 36.733 | 3 | 114.603
24603 - FLORA - PARQUE CENTRAL LOS ROBLES | 546 | 4500 | Pilote 34 torre 2 | 2025-09-04 | 2025-10-02 | 28 | 31.5 | 41.8 | 132.7 |  | 41.1 | 3 | 132.698
24603 - FLORA - PARQUE CENTRAL LOS ROBLES | 546 | 4500 | Pilote 34 torre 2 | 2025-09-04 | 2025-10-02 | 28 | 31.5 | 41.2 | 130.8 |  | 41.1 | 3 | 130.794
24603 - FLORA - PARQUE CENTRAL LOS ROBLES | 546 | 4500 | Pilote 34 torre 2 | 2025-09-04 | 2025-10-02 | 28 | 31.5 | 40.3 | 127.9 |  | 41.1 | 3 | 127.937
24603 - FLORA - PARQUE CENTRAL LOS ROBLES | 543 | No especificado | Pilote 56 Torre 2 | 2025-09-03 | 2025-10-01 | 28 | 31.5 | 38.8 | 123.2 |  | 38.533 | 3 | 123.175
24603 - FLORA - PARQUE CENTRAL LOS ROBLES | 543 | No especificado | Pilote 56 Torre 2 | 2025-09-03 | 2025-10-01 | 28 | 31.5 | 39 | 123.8 |  | 38.533 | 3 | 123.81
24603 - FLORA - PARQUE CENTRAL LOS ROBLES | 543 | No especificado | Pilote 56 Torre 2 | 2025-09-03 | 2025-10-01 | 28 | 31.5 | 37.8 | 120 |  | 38.533 | 3 | 120
24603 - FLORA - PARQUE CENTRAL LOS ROBLES | 540 | No especificado | Pilote 70 Torre 2 | 2025-09-02 | 2025-09-30 | 28 | 31.5 | 43.2 | 137.1 |  | 42.9 | 3 | 137.143
24603 - FLORA - PARQUE CENTRAL LOS ROBLES | 540 | No especificado | Pilote 70 Torre 2 | 2025-09-02 | 2025-09-30 | 28 | 31.5 | 42.9 | 136.2 |  | 42.9 | 3 | 136.19
24603 - FLORA - PARQUE CENTRAL LOS ROBLES | 540 | No especificado | Pilote 70 Torre 2 | 2025-09-02 | 2025-09-30 | 28 | 31.5 | 42.6 | 135.2 |  | 42.9 | 3 | 135.238
24603 - FLORA - PARQUE CENTRAL LOS ROBLES | 537 | No especificado | Pilote 42 torre 2 | 2025-08-30 | 2025-09-27 | 28 | 31.5 | 50.3 | 159.7 |  | 49.633 | 3 | 159.683
24603 - FLORA - PARQUE CENTRAL LOS ROBLES | 537 | No especificado | Pilote 42 torre 2 | 2025-08-30 | 2025-09-27 | 28 | 31.5 | 49.2 | 156.2 |  | 49.633 | 3 | 156.19
24603 - FLORA - PARQUE CENTRAL LOS ROBLES | 537 | No especificado | Pilote 42 torre 2 | 2025-08-30 | 2025-09-27 | 28 | 31.5 | 49.4 | 156.8 |  | 49.633 | 3 | 156.825
24603 - FLORA - PARQUE CENTRAL LOS ROBLES | 534 | No especificado | Pilote 37 torre 1 | 2025-08-29 | 2025-09-26 | 28 | 31.5 | 39.5 | 125.4 |  | 39 | 3 | 125.397
24603 - FLORA - PARQUE CENTRAL LOS ROBLES | 534 | No especificado | Pilote 37 torre 1 | 2025-08-29 | 2025-09-26 | 28 | 31.5 | 38.5 | 122.2 |  | 39 | 3 | 122.222
24603 - FLORA - PARQUE CENTRAL LOS ROBLES | 534 | No especificado | Pilote 37 torre 1 | 2025-08-29 | 2025-09-26 | 28 | 31.5 | 39 | 123.8 |  | 39 | 3 | 123.81
24603 - FLORA - PARQUE CENTRAL LOS ROBLES | 532 | No especificado | Pilote 04 torre 2 | 2025-08-28 | 2025-09-25 | 28 | 31.5 | 48.3 | 153.3 |  | 47.667 | 3 | 153.333
24603 - FLORA - PARQUE CENTRAL LOS ROBLES | 532 | No especificado | Pilote 04 torre 2 | 2025-08-28 | 2025-09-25 | 28 | 31.5 | 47.1 | 149.5 |  | 47.667 | 3 | 149.524
24603 - FLORA - PARQUE CENTRAL LOS ROBLES | 532 | No especificado | Pilote 04 torre 2 | 2025-08-28 | 2025-09-25 | 28 | 31.5 | 47.6 | 151.1 |  | 47.667 | 3 | 151.111
24603 - FLORA - PARQUE CENTRAL LOS ROBLES | 528 | No especificado | Pilote 69 torre 2 | 2025-08-28 | 2025-09-25 | 28 | 31.5 | 42 | 133.3 |  | 41.467 | 3 | 133.333
24603 - FLORA - PARQUE CENTRAL LOS ROBLES | 528 | No especificado | Pilote 69 torre 2 | 2025-08-28 | 2025-09-25 | 28 | 31.5 | 41 | 130.2 |  | 41.467 | 3 | 130.159
24603 - FLORA - PARQUE CENTRAL LOS ROBLES | 528 | No especificado | Pilote 69 torre 2 | 2025-08-28 | 2025-09-25 | 28 | 31.5 | 41.4 | 131.4 |  | 41.467 | 3 | 131.429
24603 - FLORA - PARQUE CENTRAL LOS ROBLES | 524 | No especificado | Pilote 53 torre 1 | 2025-08-27 | 2025-09-24 | 28 | 31.5 | 48 | 152.4 |  | 47.6 | 3 | 152.381
24603 - FLORA - PARQUE CENTRAL LOS ROBLES | 524 | No especificado | Pilote 53 torre 1 | 2025-08-27 | 2025-09-24 | 28 | 31.5 | 47 | 149.2 |  | 47.6 | 3 | 149.206
24603 - FLORA - PARQUE CENTRAL LOS ROBLES | 524 | No especificado | Pilote 53 torre 1 | 2025-08-27 | 2025-09-24 | 28 | 31.5 | 47.8 | 151.7 |  | 47.6 | 3 | 151.746
24603 - FLORA - PARQUE CENTRAL LOS ROBLES | 523 | No especificado | Pilote 67 torre 2 | 2025-08-27 | 2025-09-24 | 28 | 31.5 | 39.4 | 125.1 |  | 38.767 | 3 | 125.079
24603 - FLORA - PARQUE CENTRAL LOS ROBLES | 523 | No especificado | Pilote 67 torre 2 | 2025-08-27 | 2025-09-24 | 28 | 31.5 | 38.3 | 121.6 |  | 38.767 | 3 | 121.587
24603 - FLORA - PARQUE CENTRAL LOS ROBLES | 523 | No especificado | Pilote 67 torre 2 | 2025-08-27 | 2025-09-24 | 28 | 31.5 | 38.6 | 122.5 |  | 38.767 | 3 | 122.54
24603 - FLORA - PARQUE CENTRAL LOS ROBLES | 520 | No especificado | Pilote 58 torre 2 | 2025-08-26 | 2025-09-23 | 28 | 31.5 | 47.2 | 149.8 |  | 46.533 | 3 | 149.841
24603 - FLORA - PARQUE CENTRAL LOS ROBLES | 520 | No especificado | Pilote 58 torre 2 | 2025-08-26 | 2025-09-23 | 28 | 31.5 | 45.9 | 145.7 |  | 46.533 | 3 | 145.714
24603 - FLORA - PARQUE CENTRAL LOS ROBLES | 520 | No especificado | Pilote 58 torre 2 | 2025-08-26 | 2025-09-23 | 28 | 31.5 | 46.5 | 147.6 |  | 46.533 | 3 | 147.619
24603 - FLORA - PARQUE CENTRAL LOS ROBLES | 514 | No especificado | Pilote 54 torre 2 | 2025-08-23 | 2025-09-20 | 28 | 31.5 | 43.4 | 137.8 |  | 42.933 | 3 | 137.778
24603 - FLORA - PARQUE CENTRAL LOS ROBLES | 514 | No especificado | Pilote 54 torre 2 | 2025-08-23 | 2025-09-20 | 28 | 31.5 | 42.4 | 134.6 |  | 42.933 | 3 | 134.603
24603 - FLORA - PARQUE CENTRAL LOS ROBLES | 514 | No especificado | Pilote 54 torre 2 | 2025-08-23 | 2025-09-20 | 28 | 31.5 | 43 | 136.5 |  | 42.933 | 3 | 136.508
24603 - FLORA - PARQUE CENTRAL LOS ROBLES | 505 | No especificado | Pilote 59 Torre 2 | 2025-08-21 | 2025-09-18 | 28 | 31.5 | 42.3 | 134.3 |  | 41.633 | 3 | 134.286
24603 - FLORA - PARQUE CENTRAL LOS ROBLES | 505 | No especificado | Pilote 59 Torre 2 | 2025-08-21 | 2025-09-18 | 28 | 31.5 | 41.8 | 132.7 |  | 41.633 | 3 | 132.698
24603 - FLORA - PARQUE CENTRAL LOS ROBLES | 505 | No especificado | Pilote 59 Torre 2 | 2025-08-21 | 2025-09-18 | 28 | 31.5 | 40.8 | 129.5 |  | 41.633 | 3 | 129.524
24603 - FLORA - PARQUE CENTRAL LOS ROBLES | 502 | No especificado | Pilote 3 torre 1 | 2025-08-20 | 2025-09-17 | 28 | 31.5 | 40.6 | 128.9 |  | 40.6 | 3 | 128.889
24603 - FLORA - PARQUE CENTRAL LOS ROBLES | 502 | No especificado | Pilote 3 torre 1 | 2025-08-20 | 2025-09-17 | 28 | 31.5 | 40.8 | 129.5 |  | 40.6 | 3 | 129.524
24603 - FLORA - PARQUE CENTRAL LOS ROBLES | 502 | No especificado | Pilote 3 torre 1 | 2025-08-20 | 2025-09-17 | 28 | 31.5 | 40.4 | 128.3 |  | 40.6 | 3 | 128.254
24603 - FLORA - PARQUE CENTRAL LOS ROBLES | 501 | No especificado | Pilote 57 torre 2 | 2025-08-20 | 2025-09-17 | 28 | 31.5 | 41.3 | 131.1 |  | 40.7 | 3 | 131.111
24603 - FLORA - PARQUE CENTRAL LOS ROBLES | 501 | No especificado | Pilote 57 torre 2 | 2025-08-20 | 2025-09-17 | 28 | 31.5 | 40.1 | 127.3 |  | 40.7 | 3 | 127.302
24603 - FLORA - PARQUE CENTRAL LOS ROBLES | 501 | No especificado | Pilote 57 torre 2 | 2025-08-20 | 2025-09-17 | 28 | 31.5 | 40.7 | 129.2 |  | 40.7 | 3 | 129.206
24603 - FLORA - PARQUE CENTRAL LOS ROBLES | 494 | No especificado | Pilote 68 torre 2 | 2025-08-15 | 2025-09-12 | 28 | 31.5 | 49.6 | 157.5 |  | 49.167 | 3 | 157.46
24603 - FLORA - PARQUE CENTRAL LOS ROBLES | 494 | No especificado | Pilote 68 torre 2 | 2025-08-15 | 2025-09-12 | 28 | 31.5 | 49.2 | 156.2 |  | 49.167 | 3 | 156.19
24603 - FLORA - PARQUE CENTRAL LOS ROBLES | 494 | No especificado | Pilote 68 torre 2 | 2025-08-15 | 2025-09-12 | 28 | 31.5 | 48.7 | 154.6 |  | 49.167 | 3 | 154.603
24603 - FLORA - PARQUE CENTRAL LOS ROBLES | 490 | No especificado | Pilote 72 torre 2 | 2025-08-14 | 2025-09-11 | 28 | 31.5 | 44.9 | 142.5 |  | 44.767 | 3 | 142.54
24603 - FLORA - PARQUE CENTRAL LOS ROBLES | 490 | No especificado | Pilote 72 torre 2 | 2025-08-14 | 2025-09-11 | 28 | 31.5 | 44.8 | 142.2 |  | 44.767 | 3 | 142.222
24603 - FLORA - PARQUE CENTRAL LOS ROBLES | 490 | No especificado | Pilote 72 torre 2 | 2025-08-14 | 2025-09-11 | 28 | 31.5 | 44.6 | 141.6 |  | 44.767 | 3 | 141.587
24603 - FLORA - PARQUE CENTRAL LOS ROBLES | 485 | No especificado | Pilote 25 torre 2 | 2025-08-13 | 2025-09-10 | 28 | 31.5 | 27.7 | 87.9 |  | 27.2 | 3 | 87.937
24603 - FLORA - PARQUE CENTRAL LOS ROBLES | 485 | No especificado | Pilote 25 torre 2 | 2025-08-13 | 2025-09-10 | 28 | 31.5 | 26.8 | 85.1 |  | 27.2 | 3 | 85.079
24603 - FLORA - PARQUE CENTRAL LOS ROBLES | 485 | No especificado | Pilote 25 torre 2 | 2025-08-13 | 2025-09-10 | 28 | 31.5 | 27.1 | 86 |  | 27.2 | 3 | 86.032
24603 - FLORA - PARQUE CENTRAL LOS ROBLES | 482 | No especificado | Pilote 72 torre 2 | 2025-08-12 | 2025-09-09 | 28 | 31.5 | 47.4 | 150.5 |  | 47.567 | 3 | 150.476
24603 - FLORA - PARQUE CENTRAL LOS ROBLES | 482 | No especificado | Pilote 72 torre 2 | 2025-08-12 | 2025-09-09 | 28 | 31.5 | 48.2 | 153 |  | 47.567 | 3 | 153.016
24603 - FLORA - PARQUE CENTRAL LOS ROBLES | 482 | No especificado | Pilote 72 torre 2 | 2025-08-12 | 2025-09-09 | 28 | 31.5 | 47.1 | 149.5 |  | 47.567 | 3 | 149.524
24603 - FLORA - PARQUE CENTRAL LOS ROBLES | 914 | Tremie | Pilote T3, T2 | 2026-02-05 | 2026-03-05 | 28 | 31.3 | 32.2 | 103.9 |  | 32.4 | 3 | 102.875
24603 - FLORA - PARQUE CENTRAL LOS ROBLES | 914 | Tremie | Pilote T3, T2 | 2026-02-05 | 2026-03-05 | 28 | 31.3 | 32.6 | 105.2 |  | 32.4 | 3 | 104.153
24603 - FLORA - PARQUE CENTRAL LOS ROBLES | 914 | Tremie | Pilote T3, T2 | 2026-02-05 | 2026-03-05 | 28 | 31.3 | 32.4 | 104.5 |  | 32.4 | 3 | 103.514
24603 - FLORA - PARQUE CENTRAL LOS ROBLES | 1031 | Ptico | Placa T1 cimentación ejes 8 - 11 / A - L | 2026-05-05 | 2026-06-02 | 28 | 31 | 39.2 | 126.5 | PLACA | 38.633 | 3 | 126.452
24603 - FLORA - PARQUE CENTRAL LOS ROBLES | 1031 | Ptico | Placa T1 cimentación ejes 8 - 11 / A - L | 2026-05-05 | 2026-06-02 | 28 | 31 | 38.2 | 123.2 | PLACA | 38.633 | 3 | 123.226
24603 - FLORA - PARQUE CENTRAL LOS ROBLES | 1031 | Ptico | Placa T1 cimentación ejes 8 - 11 / A - L | 2026-05-05 | 2026-06-02 | 28 | 31 | 38.5 | 124.2 | PLACA | 38.633 | 3 | 124.194
24603 - FLORA - PARQUE CENTRAL LOS ROBLES | 1013 | No especificado | Cimentación T1 ejes 11 - 15 / A - 2 | 2026-04-24 | 2026-05-22 | 28 | 31 | 36.6 | 118.1 |  | 36.1 | 3 | 118.065
24603 - FLORA - PARQUE CENTRAL LOS ROBLES | 1013 | No especificado | Cimentación T1 ejes 11 - 15 / A - 2 | 2026-04-24 | 2026-05-22 | 28 | 31 | 35.6 | 114.8 |  | 36.1 | 3 | 114.839
24603 - FLORA - PARQUE CENTRAL LOS ROBLES | 1013 | No especificado | Cimentación T1 ejes 11 - 15 / A - 2 | 2026-04-24 | 2026-05-22 | 28 | 31 | 36.1 | 116.5 |  | 36.1 | 3 | 116.452
24603 - FLORA - PARQUE CENTRAL LOS ROBLES | 992 | Ptico | Cimentación T1, ejes 4,8 / A - L | 2026-04-13 | 2026-05-11 | 28 | 31 | 39.3 | 126.8 |  | 39.433 | 3 | 126.774
24603 - FLORA - PARQUE CENTRAL LOS ROBLES | 992 | Ptico | Cimentación T1, ejes 4,8 / A - L | 2026-04-13 | 2026-05-11 | 28 | 31 | 39.4 | 127.1 |  | 39.433 | 3 | 127.097
24603 - FLORA - PARQUE CENTRAL LOS ROBLES | 992 | Ptico | Cimentación T1, ejes 4,8 / A - L | 2026-04-13 | 2026-05-11 | 28 | 31 | 39.6 | 127.7 |  | 39.433 | 3 | 127.742
24603 - FLORA - PARQUE CENTRAL LOS ROBLES | 991 | Ptico | Cimentación T1, ejes 4,8 / A - L | 2026-04-13 | 2026-05-11 | 28 | 31 | 41.7 | 134.5 |  | 41.733 | 3 | 134.516
24603 - FLORA - PARQUE CENTRAL LOS ROBLES | 991 | Ptico | Cimentación T1, ejes 4,8 / A - L | 2026-04-13 | 2026-05-11 | 28 | 31 | 42.4 | 136.8 |  | 41.733 | 3 | 136.774
24603 - FLORA - PARQUE CENTRAL LOS ROBLES | 991 | Ptico | Cimentación T1, ejes 4,8 / A - L | 2026-04-13 | 2026-05-11 | 28 | 31 | 41.1 | 132.6 |  | 41.733 | 3 | 132.581
24603 - FLORA - PARQUE CENTRAL LOS ROBLES | 1018 | Ptico | Placa T1, piso 1, ejes 4, 8 / A - L | 2026-04-26 | 2026-05-24 | 28 | 31 | 38.4 | 123.9 | PLACA | 38.5 | 3 | 123.871
24603 - FLORA - PARQUE CENTRAL LOS ROBLES | 1018 | Ptico | Placa T1, piso 1, ejes 4, 8 / A - L | 2026-04-26 | 2026-05-24 | 28 | 31 | 39.3 | 126.8 | PLACA | 38.5 | 3 | 126.774
24603 - FLORA - PARQUE CENTRAL LOS ROBLES | 1018 | Ptico | Placa T1, piso 1, ejes 4, 8 / A - L | 2026-04-26 | 2026-05-24 | 28 | 31 | 37.8 | 121.9 | PLACA | 38.5 | 3 | 121.935
24603 - FLORA - PARQUE CENTRAL LOS ROBLES | 1011 | Ptico | Cimentación placa T1 ejes 1, 4 / A - L | 2026-04-22 | 2026-05-20 | 28 | 31 | 42.1 | 135.8 | PLACA | 42.167 | 3 | 135.806
24603 - FLORA - PARQUE CENTRAL LOS ROBLES | 1011 | Ptico | Cimentación placa T1 ejes 1, 4 / A - L | 2026-04-22 | 2026-05-20 | 28 | 31 | 42.8 | 138.1 | PLACA | 42.167 | 3 | 138.065
24603 - FLORA - PARQUE CENTRAL LOS ROBLES | 1011 | Ptico | Cimentación placa T1 ejes 1, 4 / A - L | 2026-04-22 | 2026-05-20 | 28 | 31 | 41.6 | 134.2 | PLACA | 42.167 | 3 | 134.194
24603 - FLORA - PARQUE CENTRAL LOS ROBLES | 1003 | Ptico | Vigas cimentación ejes 7 - 11 / A - L T1 | 2026-04-18 | 2026-05-16 | 28 | 31 | 39.8 | 128.4 |  | 39.8 | 3 | 128.387
24603 - FLORA - PARQUE CENTRAL LOS ROBLES | 1003 | Ptico | Vigas cimentación ejes 7 - 11 / A - L T1 | 2026-04-18 | 2026-05-16 | 28 | 31 | 40.3 | 130 |  | 39.8 | 3 | 130
24603 - FLORA - PARQUE CENTRAL LOS ROBLES | 1003 | Ptico | Vigas cimentación ejes 7 - 11 / A - L T1 | 2026-04-18 | 2026-05-16 | 28 | 31 | 39.3 | 126.8 |  | 39.8 | 3 | 126.774
24603 - FLORA - PARQUE CENTRAL LOS ROBLES | 1002 | Ptico | Vigas cimentación ejes 7 - 11 / A - L T1 | 2026-04-18 | 2026-05-16 | 28 | 31 | 39.1 | 126.1 |  | 38.633 | 3 | 126.129
24603 - FLORA - PARQUE CENTRAL LOS ROBLES | 1002 | Ptico | Vigas cimentación ejes 7 - 11 / A - L T1 | 2026-04-18 | 2026-05-16 | 28 | 31 | 38.2 | 123.2 |  | 38.633 | 3 | 123.226
24603 - FLORA - PARQUE CENTRAL LOS ROBLES | 1002 | Ptico | Vigas cimentación ejes 7 - 11 / A - L T1 | 2026-04-18 | 2026-05-16 | 28 | 31 | 38.6 | 124.5 |  | 38.633 | 3 | 124.516
24603 - FLORA - PARQUE CENTRAL LOS ROBLES | 976 | Ptico | Vigas de Cimentación | 2026-03-26 | 2026-04-23 | 28 | 31 | 40.8 | 131.6 |  | 40.067 | 3 | 131.613
24603 - FLORA - PARQUE CENTRAL LOS ROBLES | 976 | Ptico | Vigas de Cimentación | 2026-03-26 | 2026-04-23 | 28 | 31 | 39.8 | 128.4 |  | 40.067 | 3 | 128.387
24603 - FLORA - PARQUE CENTRAL LOS ROBLES | 976 | Ptico | Vigas de Cimentación | 2026-03-26 | 2026-04-23 | 28 | 31 | 39.6 | 127.7 |  | 40.067 | 3 | 127.742
24603 - FLORA - PARQUE CENTRAL LOS ROBLES | 975 | Ptico | Vigas de Cimentación T1, Ejes 1, 4, / A - L | 2026-03-26 | 2026-04-23 | 28 | 31 | 44.8 | 144.5 |  | 43.933 | 3 | 144.516
24603 - FLORA - PARQUE CENTRAL LOS ROBLES | 975 | Ptico | Vigas de Cimentación T1, Ejes 1, 4, / A - L | 2026-03-26 | 2026-04-23 | 28 | 31 | 43.6 | 140.6 |  | 43.933 | 3 | 140.645
24603 - FLORA - PARQUE CENTRAL LOS ROBLES | 975 | Ptico | Vigas de Cimentación T1, Ejes 1, 4, / A - L | 2026-03-26 | 2026-04-23 | 28 | 31 | 43.4 | 140 |  | 43.933 | 3 | 140
24603 - FLORA - PARQUE CENTRAL LOS ROBLES | 974 | Ptico | Vigas de Cimentación T1, Ejes 1, 4, / A - L | 2026-03-26 | 2026-04-23 | 28 | 31 | 41.7 | 134.5 |  | 41.2 | 3 | 134.516
24603 - FLORA - PARQUE CENTRAL LOS ROBLES | 974 | Ptico | Vigas de Cimentación T1, Ejes 1, 4, / A - L | 2026-03-26 | 2026-04-23 | 28 | 31 | 41.5 | 133.9 |  | 41.2 | 3 | 133.871
24603 - FLORA - PARQUE CENTRAL LOS ROBLES | 974 | Ptico | Vigas de Cimentación T1, Ejes 1, 4, / A - L | 2026-03-26 | 2026-04-23 | 28 | 31 | 40.4 | 130.3 |  | 41.2 | 3 | 130.323
24603 - FLORA - PARQUE CENTRAL LOS ROBLES | 965 | PTICO | Placa T2, ejes 1, 5 / A, L y 5 – 7 / B – E, piso 1 | 2026-03-17 | 2026-04-14 | 28 | 31 | 40 | 129 | PLACA | 40.067 | 3 | 129.032
24603 - FLORA - PARQUE CENTRAL LOS ROBLES | 965 | PTICO | Placa T2, ejes 1, 5 / A, L y 5 – 7 / B – E, piso 1 | 2026-03-17 | 2026-04-14 | 28 | 31 | 40.6 | 131 | PLACA | 40.067 | 3 | 130.968
24603 - FLORA - PARQUE CENTRAL LOS ROBLES | 965 | PTICO | Placa T2, ejes 1, 5 / A, L y 5 – 7 / B – E, piso 1 | 2026-03-17 | 2026-04-14 | 28 | 31 | 39.6 | 127.7 | PLACA | 40.067 | 3 | 127.742
24603 - FLORA - PARQUE CENTRAL LOS ROBLES | 959 | PTICO | Cimentación T2, ejes 7, 9 / H - L | 2026-03-13 | 2026-04-10 | 28 | 31 | 41 | 132.3 |  | 41.067 | 3 | 132.258
24603 - FLORA - PARQUE CENTRAL LOS ROBLES | 959 | PTICO | Cimentación T2, ejes 7, 9 / H - L | 2026-03-13 | 2026-04-10 | 28 | 31 | 41.6 | 134.2 |  | 41.067 | 3 | 134.194
24603 - FLORA - PARQUE CENTRAL LOS ROBLES | 959 | PTICO | Cimentación T2, ejes 7, 9 / H - L | 2026-03-13 | 2026-04-10 | 28 | 31 | 40.6 | 131 |  | 41.067 | 3 | 130.968
24603 - FLORA - PARQUE CENTRAL LOS ROBLES | 945 | PTICO | Cimentación T2 , ejes 7 al 4 | 2026-03-03 | 2026-03-31 | 28 | 31 | 37.7 | 121.6 |  | 37.633 | 3 | 121.613
24603 - FLORA - PARQUE CENTRAL LOS ROBLES | 945 | PTICO | Cimentación T2 , ejes 7 al 4 | 2026-03-03 | 2026-03-31 | 28 | 31 | 38.1 | 122.9 |  | 37.633 | 3 | 122.903
24603 - FLORA - PARQUE CENTRAL LOS ROBLES | 945 | PTICO | Cimentación T2 , ejes 7 al 4 | 2026-03-03 | 2026-03-31 | 28 | 31 | 37.1 | 119.7 |  | 37.633 | 3 | 119.677
24603 - FLORA - PARQUE CENTRAL LOS ROBLES | 944 | PTICO | Cimentación T2 , ejes 7 al 4 | 2026-03-03 | 2026-03-31 | 28 | 31 | 40.2 | 129.7 |  | 39.6 | 3 | 129.677
24603 - FLORA - PARQUE CENTRAL LOS ROBLES | 944 | PTICO | Cimentación T2 , ejes 7 al 4 | 2026-03-03 | 2026-03-31 | 28 | 31 | 39 | 125.8 |  | 39.6 | 3 | 125.806
24603 - FLORA - PARQUE CENTRAL LOS ROBLES | 944 | PTICO | Cimentación T2 , ejes 7 al 4 | 2026-03-03 | 2026-03-31 | 28 | 31 | 39.6 | 127.7 |  | 39.6 | 3 | 127.742
24603 - FLORA - PARQUE CENTRAL LOS ROBLES | 943 | PTICO | Losa T2 , ejes 15 y 9 , piso 1 | 2026-02-28 | 2026-03-28 | 28 | 31 | 48.9 | 157.7 |  | 49.067 | 3 | 157.742
24603 - FLORA - PARQUE CENTRAL LOS ROBLES | 943 | PTICO | Losa T2 , ejes 15 y 9 , piso 1 | 2026-02-28 | 2026-03-28 | 28 | 31 | 49.5 | 159.7 |  | 49.067 | 3 | 159.677
24603 - FLORA - PARQUE CENTRAL LOS ROBLES | 943 | PTICO | Losa T2 , ejes 15 y 9 , piso 1 | 2026-02-28 | 2026-03-28 | 28 | 31 | 48.8 | 157.4 |  | 49.067 | 3 | 157.419
24603 - FLORA - PARQUE CENTRAL LOS ROBLES | 950 | Ptico | Cimentación T2 ejes 4 - 1 / A - L | 2026-03-07 | 2026-04-04 | 28 | 31 | 36.2 | 116.8 |  | 36.267 | 3 | 116.774
24603 - FLORA - PARQUE CENTRAL LOS ROBLES | 950 | Ptico | Cimentación T2 ejes 4 - 1 / A - L | 2026-03-07 | 2026-04-04 | 28 | 31 | 36.4 | 117.4 |  | 36.267 | 3 | 117.419
24603 - FLORA - PARQUE CENTRAL LOS ROBLES | 950 | Ptico | Cimentación T2 ejes 4 - 1 / A - L | 2026-03-07 | 2026-04-04 | 28 | 31 | 36.2 | 116.8 |  | 36.267 | 3 | 116.774
24603 - FLORA - PARQUE CENTRAL LOS ROBLES | 949 | Ptico | Cimentación T2 ejes 4 - 1 / A - L | 2026-03-07 | 2026-04-04 | 28 | 31 | 37.9 | 122.3 |  | 37.267 | 3 | 122.258
24603 - FLORA - PARQUE CENTRAL LOS ROBLES | 949 | Ptico | Cimentación T2 ejes 4 - 1 / A - L | 2026-03-07 | 2026-04-04 | 28 | 31 | 36.8 | 118.7 |  | 37.267 | 3 | 118.71
24603 - FLORA - PARQUE CENTRAL LOS ROBLES | 949 | Ptico | Cimentación T2 ejes 4 - 1 / A - L | 2026-03-07 | 2026-04-04 | 28 | 31 | 37.1 | 119.7 |  | 37.267 | 3 | 119.677
24603 - FLORA - PARQUE CENTRAL LOS ROBLES | 928 | Ptico | Vigas de cimntación T2 ejes 9 - 7 / L - A | 2026-02-17 | 2026-03-17 | 28 | 31 | 37.7 | 121.6 |  | 37.733 | 3 | 121.613
24603 - FLORA - PARQUE CENTRAL LOS ROBLES | 928 | Ptico | Vigas de cimntación T2 ejes 9 - 7 / L - A | 2026-02-17 | 2026-03-17 | 28 | 31 | 38.2 | 123.2 |  | 37.733 | 3 | 123.226
24603 - FLORA - PARQUE CENTRAL LOS ROBLES | 928 | Ptico | Vigas de cimntación T2 ejes 9 - 7 / L - A | 2026-02-17 | 2026-03-17 | 28 | 31 | 37.3 | 120.3 |  | 37.733 | 3 | 120.323
24603 - FLORA - PARQUE CENTRAL LOS ROBLES | 931 | Ptico | Base recalces T2 6, 5 y parte del 4 | 2026-02-19 | 2026-03-19 | 28 | 31 | 41 | 132.3 |  | 40.4 | 3 | 132.258
24603 - FLORA - PARQUE CENTRAL LOS ROBLES | 931 | Ptico | Base recalces T2 6, 5 y parte del 4 | 2026-02-19 | 2026-03-19 | 28 | 31 | 40 | 129 |  | 40.4 | 3 | 129.032
24603 - FLORA - PARQUE CENTRAL LOS ROBLES | 931 | Ptico | Base recalces T2 6, 5 y parte del 4 | 2026-02-19 | 2026-03-19 | 28 | 31 | 40.2 | 129.7 |  | 40.4 | 3 | 129.677
24603 - FLORA - PARQUE CENTRAL LOS ROBLES | 925 | Ptico. | Vigas de cimentación T2, ejes 9- 7 / L - A | 2026-02-17 | 2026-03-17 | 28 | 31 | 34.9 | 112.6 |  | 34.567 | 3 | 112.581
24603 - FLORA - PARQUE CENTRAL LOS ROBLES | 925 | Ptico. | Vigas de cimentación T2, ejes 9- 7 / L - A | 2026-02-17 | 2026-03-17 | 28 | 31 | 34.5 | 111.3 |  | 34.567 | 3 | 111.29
24603 - FLORA - PARQUE CENTRAL LOS ROBLES | 925 | Ptico. | Vigas de cimentación T2, ejes 9- 7 / L - A | 2026-02-17 | 2026-03-17 | 28 | 31 | 34.3 | 110.6 |  | 34.567 | 3 | 110.645
24603 - FLORA - PARQUE CENTRAL LOS ROBLES | 879 | Tremie | Pilote # 32 , T2 | 2026-01-23 | 2026-02-20 | 28 | 31 | 46.5 | 150 |  | 45.967 | 3 | 150
24603 - FLORA - PARQUE CENTRAL LOS ROBLES | 879 | Tremie | Pilote # 32 , T2 | 2026-01-23 | 2026-02-20 | 28 | 31 | 45.4 | 146.5 |  | 45.967 | 3 | 146.452
24603 - FLORA - PARQUE CENTRAL LOS ROBLES | 879 | Tremie | Pilote # 32 , T2 | 2026-01-23 | 2026-02-20 | 28 | 31 | 46 | 148.4 |  | 45.967 | 3 | 148.387
24603 - FLORA - PARQUE CENTRAL LOS ROBLES | 876 | Tremie | Pilote 30 , T2 | 2026-01-22 | 2026-02-19 | 28 | 31 | 39.6 | 127.7 |  | 39.633 | 3 | 127.742
24603 - FLORA - PARQUE CENTRAL LOS ROBLES | 876 | Tremie | Pilote 30 , T2 | 2026-01-22 | 2026-02-19 | 28 | 31 | 40.2 | 129.7 |  | 39.633 | 3 | 129.677
24603 - FLORA - PARQUE CENTRAL LOS ROBLES | 876 | Tremie | Pilote 30 , T2 | 2026-01-22 | 2026-02-19 | 28 | 31 | 39.1 | 126.1 |  | 39.633 | 3 | 126.129
24603 - FLORA - PARQUE CENTRAL LOS ROBLES | 875 | Tremie | Pilote 2 , T2 | 2026-01-21 | 2026-02-18 | 28 | 31 | 33.7 | 108.7 |  | 33.467 | 3 | 108.71
24603 - FLORA - PARQUE CENTRAL LOS ROBLES | 875 | Tremie | Pilote 2 , T2 | 2026-01-21 | 2026-02-18 | 28 | 31 | 33.3 | 107.4 |  | 33.467 | 3 | 107.419
24603 - FLORA - PARQUE CENTRAL LOS ROBLES | 875 | Tremie | Pilote 2 , T2 | 2026-01-21 | 2026-02-18 | 28 | 31 | 33.4 | 107.7 |  | 33.467 | 3 | 107.742
24603 - FLORA - PARQUE CENTRAL LOS ROBLES | 918 | Tremie | Pilote 21 T2 | 2026-02-07 | 2026-03-07 | 28 | 31 | 38.2 | 123.2 |  | 38.933 | 3 | 123.226
24603 - FLORA - PARQUE CENTRAL LOS ROBLES | 918 | Tremie | Pilote 21 T2 | 2026-02-07 | 2026-03-07 | 28 | 31 | 39.8 | 128.4 |  | 38.933 | 3 | 128.387
24603 - FLORA - PARQUE CENTRAL LOS ROBLES | 918 | Tremie | Pilote 21 T2 | 2026-02-07 | 2026-03-07 | 28 | 31 | 38.8 | 125.2 |  | 38.933 | 3 | 125.161
24603 - FLORA - PARQUE CENTRAL LOS ROBLES | 910 | Ptico | Vigas cimentación ejes 9 - 11 / A - L T2 | 2026-02-03 | 2026-03-03 | 28 | 31 | 45.7 | 147.4 |  | 46.3 | 3 | 147.419
24603 - FLORA - PARQUE CENTRAL LOS ROBLES | 910 | Ptico | Vigas cimentación ejes 9 - 11 / A - L T2 | 2026-02-03 | 2026-03-03 | 28 | 31 | 47.1 | 151.9 |  | 46.3 | 3 | 151.935
24603 - FLORA - PARQUE CENTRAL LOS ROBLES | 910 | Ptico | Vigas cimentación ejes 9 - 11 / A - L T2 | 2026-02-03 | 2026-03-03 | 28 | 31 | 46.1 | 148.7 |  | 46.3 | 3 | 148.71
24603 - FLORA - PARQUE CENTRAL LOS ROBLES | 907 | Ptico | Vigas cimentación ejes 9 - 11 / A - L , T2 | 2026-02-03 | 2026-03-03 | 28 | 31 | 43.2 | 139.4 |  | 43 | 3 | 139.355
24603 - FLORA - PARQUE CENTRAL LOS ROBLES | 907 | Ptico | Vigas cimentación ejes 9 - 11 / A - L , T2 | 2026-02-03 | 2026-03-03 | 28 | 31 | 42.7 | 137.7 |  | 43 | 3 | 137.742
24603 - FLORA - PARQUE CENTRAL LOS ROBLES | 907 | Ptico | Vigas cimentación ejes 9 - 11 / A - L , T2 | 2026-02-03 | 2026-03-03 | 28 | 31 | 43.1 | 139 |  | 43 | 3 | 139.032
24603 - FLORA - PARQUE CENTRAL LOS ROBLES | 906 | Tremie | Pilote 3 , T2 | 2026-02-03 | 2026-03-03 | 28 | 31 | 26.4 | 85.2 |  | 26.433 | 3 | 85.161
24603 - FLORA - PARQUE CENTRAL LOS ROBLES | 906 | Tremie | Pilote 3 , T2 | 2026-02-03 | 2026-03-03 | 28 | 31 | 26.8 | 86.5 |  | 26.433 | 3 | 86.452
24603 - FLORA - PARQUE CENTRAL LOS ROBLES | 906 | Tremie | Pilote 3 , T2 | 2026-02-03 | 2026-03-03 | 28 | 31 | 26.1 | 84.2 |  | 26.433 | 3 | 84.194
24603 - FLORA - PARQUE CENTRAL LOS ROBLES | 905 | Ptico | Vigas cimentación ejes 9 - 11 / A - L , T2 | 2026-02-03 | 2026-03-03 | 28 | 31 | 44.1 | 142.3 |  | 44.033 | 3 | 142.258
24603 - FLORA - PARQUE CENTRAL LOS ROBLES | 905 | Ptico | Vigas cimentación ejes 9 - 11 / A - L , T2 | 2026-02-03 | 2026-03-03 | 28 | 31 | 43.8 | 141.3 |  | 44.033 | 3 | 141.29
24603 - FLORA - PARQUE CENTRAL LOS ROBLES | 905 | Ptico | Vigas cimentación ejes 9 - 11 / A - L , T2 | 2026-02-03 | 2026-03-03 | 28 | 31 | 44.2 | 142.6 |  | 44.033 | 3 | 142.581
24603 - FLORA - PARQUE CENTRAL LOS ROBLES | 901 | Tremie | Pilote 45 , T2 | 2026-02-02 | 2026-03-02 | 28 | 31 | 38 | 122.6 |  | 38.267 | 3 | 122.581
24603 - FLORA - PARQUE CENTRAL LOS ROBLES | 901 | Tremie | Pilote 45 , T2 | 2026-02-02 | 2026-03-02 | 28 | 31 | 38.3 | 123.5 |  | 38.267 | 3 | 123.548
24603 - FLORA - PARQUE CENTRAL LOS ROBLES | 901 | Tremie | Pilote 45 , T2 | 2026-02-02 | 2026-03-02 | 28 | 31 | 38.5 | 124.2 |  | 38.267 | 3 | 124.194
24603 - FLORA - PARQUE CENTRAL LOS ROBLES | 898 | Tremie | Pilote 20 , T2 | 2026-01-30 | 2026-02-27 | 28 | 31 | 48.9 | 157.7 |  | 48.733 | 3 | 157.742
24603 - FLORA - PARQUE CENTRAL LOS ROBLES | 898 | Tremie | Pilote 20 , T2 | 2026-01-30 | 2026-02-27 | 28 | 31 | 48.4 | 156.1 |  | 48.733 | 3 | 156.129
24603 - FLORA - PARQUE CENTRAL LOS ROBLES | 898 | Tremie | Pilote 20 , T2 | 2026-01-30 | 2026-02-27 | 28 | 31 | 48.9 | 157.7 |  | 48.733 | 3 | 157.742
24603 - FLORA - PARQUE CENTRAL LOS ROBLES | 892 | Tremie | Pilote # 44 , T2 | 2026-01-28 | 2026-02-25 | 28 | 31 | 39.2 | 126.5 |  | 39.167 | 3 | 126.452
24603 - FLORA - PARQUE CENTRAL LOS ROBLES | 892 | Tremie | Pilote # 44 , T2 | 2026-01-28 | 2026-02-25 | 28 | 31 | 39.7 | 128.1 |  | 39.167 | 3 | 128.065
24603 - FLORA - PARQUE CENTRAL LOS ROBLES | 892 | Tremie | Pilote # 44 , T2 | 2026-01-28 | 2026-02-25 | 28 | 31 | 38.6 | 124.5 |  | 39.167 | 3 | 124.516
24603 - FLORA - PARQUE CENTRAL LOS ROBLES | 883 | Tremie | Polote 17 , T2 | 2026-01-24 | 2026-02-21 | 28 | 31 | 40.5 | 130.6 |  | 39.733 | 3 | 130.645
24603 - FLORA - PARQUE CENTRAL LOS ROBLES | 883 | Tremie | Polote 17 , T2 | 2026-01-24 | 2026-02-21 | 28 | 31 | 39.5 | 127.4 |  | 39.733 | 3 | 127.419
24603 - FLORA - PARQUE CENTRAL LOS ROBLES | 883 | Tremie | Polote 17 , T2 | 2026-01-24 | 2026-02-21 | 28 | 31 | 39.2 | 126.5 |  | 39.733 | 3 | 126.452
24603 - FLORA - PARQUE CENTRAL LOS ROBLES | 858 | Tremie | Pilote 1 , torre 2 | 2026-01-16 | 2026-02-13 | 28 | 31 | 39.3 | 126.8 |  | 38.5 | 3 | 126.774
24603 - FLORA - PARQUE CENTRAL LOS ROBLES | 858 | Tremie | Pilote 1 , torre 2 | 2026-01-16 | 2026-02-13 | 28 | 31 | 38.2 | 123.2 |  | 38.5 | 3 | 123.226
24603 - FLORA - PARQUE CENTRAL LOS ROBLES | 858 | Tremie | Pilote 1 , torre 2 | 2026-01-16 | 2026-02-13 | 28 | 31 | 38 | 122.6 |  | 38.5 | 3 | 122.581
24603 - FLORA - PARQUE CENTRAL LOS ROBLES | 866 | Tremie | Pilote 55 - T2 | 2026-01-20 | 2026-02-17 | 28 | 31 | 37.5 | 121 |  | 38 | 3 | 120.968
24603 - FLORA - PARQUE CENTRAL LOS ROBLES | 866 | Tremie | Pilote 55 - T2 | 2026-01-20 | 2026-02-17 | 28 | 31 | 38.5 | 124.2 |  | 38 | 3 | 124.194
24603 - FLORA - PARQUE CENTRAL LOS ROBLES | 866 | Tremie | Pilote 55 - T2 | 2026-01-20 | 2026-02-17 | 28 | 31 | 38 | 122.6 |  | 38 | 3 | 122.581
24603 - FLORA - PARQUE CENTRAL LOS ROBLES | 863 | Tremie | Pilote 78 - T1 | 2026-01-17 | 2026-02-14 | 28 | 31 | 36.3 | 117.1 |  | 36.333 | 3 | 117.097
24603 - FLORA - PARQUE CENTRAL LOS ROBLES | 863 | Tremie | Pilote 78 - T1 | 2026-01-17 | 2026-02-14 | 28 | 31 | 36.8 | 118.7 |  | 36.333 | 3 | 118.71
24603 - FLORA - PARQUE CENTRAL LOS ROBLES | 863 | Tremie | Pilote 78 - T1 | 2026-01-17 | 2026-02-14 | 28 | 31 | 35.9 | 115.8 |  | 36.333 | 3 | 115.806
24603 - FLORA - PARQUE CENTRAL LOS ROBLES | 853 | Tremie | Pilote 4 comercio 1 | 2026-01-09 | 2026-02-06 | 28 | 31 | 26.5 | 126.2 |  | 26.333 | 3 | 85.484
24603 - FLORA - PARQUE CENTRAL LOS ROBLES | 853 | Tremie | Pilote 4 comercio 1 | 2026-01-09 | 2026-02-06 | 28 | 31 | 26.5 | 126.2 |  | 26.333 | 3 | 85.484
24603 - FLORA - PARQUE CENTRAL LOS ROBLES | 853 | Tremie | Pilote 4 comercio 1 | 2026-01-09 | 2026-02-06 | 28 | 31 | 26 | 123.8 |  | 26.333 | 3 | 83.871
24603 - FLORA - PARQUE CENTRAL LOS ROBLES | 848 | Tremie | Pilote 71 - T1 | 2026-01-03 | 2026-01-31 | 28 | 31 | 28.8 | 137.1 |  | 28.667 | 3 | 92.903
24603 - FLORA - PARQUE CENTRAL LOS ROBLES | 848 | Tremie | Pilote 71 - T1 | 2026-01-03 | 2026-01-31 | 28 | 31 | 29.1 | 138.6 |  | 28.667 | 3 | 93.871
24603 - FLORA - PARQUE CENTRAL LOS ROBLES | 848 | Tremie | Pilote 71 - T1 | 2026-01-03 | 2026-01-31 | 28 | 31 | 28.1 | 133.8 |  | 28.667 | 3 | 90.645
24603 - FLORA - PARQUE CENTRAL LOS ROBLES | 847 | Tremie | Pilote 74 - T1 | 2025-12-30 | 2026-01-27 | 28 | 31 | 34.7 | 111.9 |  | 35.833 | 3 | 111.935
24603 - FLORA - PARQUE CENTRAL LOS ROBLES | 847 | Tremie | Pilote 74 - T1 | 2025-12-30 | 2026-01-27 | 28 | 31 | 36.1 | 116.5 |  | 35.833 | 3 | 116.452
24603 - FLORA - PARQUE CENTRAL LOS ROBLES | 847 | Tremie | Pilote 74 - T1 | 2025-12-30 | 2026-01-27 | 28 | 31 | 36.7 | 118.4 |  | 35.833 | 3 | 118.387
24603 - FLORA - PARQUE CENTRAL LOS ROBLES | 845 | Tremie | Pilote 50 - T1 | 2025-12-27 | 2026-01-24 | 28 | 31 | 40.9 | 131.9 |  | 40.2 | 3 | 131.935
24603 - FLORA - PARQUE CENTRAL LOS ROBLES | 845 | Tremie | Pilote 50 - T1 | 2025-12-27 | 2026-01-24 | 28 | 31 | 40.4 | 130.3 |  | 40.2 | 3 | 130.323
24603 - FLORA - PARQUE CENTRAL LOS ROBLES | 845 | Tremie | Pilote 50 - T1 | 2025-12-27 | 2026-01-24 | 28 | 31 | 39.3 | 126.8 |  | 40.2 | 3 | 126.774
24603 - FLORA - PARQUE CENTRAL LOS ROBLES | 843 | Tremie | Pilote 79 - T1 | 2025-12-26 | 2026-01-23 | 28 | 31 | 38.2 | 123.2 |  | 38.167 | 3 | 123.226
24603 - FLORA - PARQUE CENTRAL LOS ROBLES | 843 | Tremie | Pilote 79 - T1 | 2025-12-26 | 2026-01-23 | 28 | 31 | 38.8 | 125.2 |  | 38.167 | 3 | 125.161
24603 - FLORA - PARQUE CENTRAL LOS ROBLES | 843 | Tremie | Pilote 79 - T1 | 2025-12-26 | 2026-01-23 | 28 | 31 | 37.5 | 121 |  | 38.167 | 3 | 120.968
24603 - FLORA - PARQUE CENTRAL LOS ROBLES | 842 | Tremie | Pilote 80 - T1 | 2025-12-23 | 2026-01-20 | 28 | 31 | 34.4 | 111 |  | 34.2 | 3 | 110.968
24603 - FLORA - PARQUE CENTRAL LOS ROBLES | 842 | Tremie | Pilote 80 - T1 | 2025-12-23 | 2026-01-20 | 28 | 31 | 34.7 | 111.9 |  | 34.2 | 3 | 111.935
24603 - FLORA - PARQUE CENTRAL LOS ROBLES | 842 | Tremie | Pilote 80 - T1 | 2025-12-23 | 2026-01-20 | 28 | 31 | 33.5 | 108.1 |  | 34.2 | 3 | 108.065
24603 - FLORA - PARQUE CENTRAL LOS ROBLES | 839 | Tremie | Pilote 41 - T1 | 2025-12-20 | 2026-01-17 | 28 | 31 | 39.4 | 127.1 |  | 38.9 | 3 | 127.097
24603 - FLORA - PARQUE CENTRAL LOS ROBLES | 839 | Tremie | Pilote 41 - T1 | 2025-12-20 | 2026-01-17 | 28 | 31 | 38.4 | 123.9 |  | 38.9 | 3 | 123.871
24603 - FLORA - PARQUE CENTRAL LOS ROBLES | 839 | Tremie | Pilote 41 - T1 | 2025-12-20 | 2026-01-17 | 28 | 31 | 38.9 | 125.5 |  | 38.9 | 3 | 125.484
24603 - FLORA - PARQUE CENTRAL LOS ROBLES | 825 | Tremix | Pilote #77 T1 | 2025-12-17 | 2026-01-14 | 28 | 31 | 35.2 | 113.5 |  | 35.2 | 3 | 113.548
24603 - FLORA - PARQUE CENTRAL LOS ROBLES | 825 | Tremix | Pilote #77 T1 | 2025-12-17 | 2026-01-14 | 28 | 31 | 35.7 | 115.2 |  | 35.2 | 3 | 115.161
24603 - FLORA - PARQUE CENTRAL LOS ROBLES | 825 | Tremix | Pilote #77 T1 | 2025-12-17 | 2026-01-14 | 28 | 31 | 34.7 | 111.9 |  | 35.2 | 3 | 111.935
24603 - FLORA - PARQUE CENTRAL LOS ROBLES | 816 | Tremie | Pilote #55 - T1 | 2025-12-15 | 2026-01-12 | 28 | 31 | 40.3 | 130 |  | 41.033 | 3 | 130
24603 - FLORA - PARQUE CENTRAL LOS ROBLES | 816 | Tremie | Pilote #55 - T1 | 2025-12-15 | 2026-01-12 | 28 | 31 | 42 | 135.5 |  | 41.033 | 3 | 135.484
24603 - FLORA - PARQUE CENTRAL LOS ROBLES | 816 | Tremie | Pilote #55 - T1 | 2025-12-15 | 2026-01-12 | 28 | 31 | 40.8 | 131.6 |  | 41.033 | 3 | 131.613
24603 - FLORA - PARQUE CENTRAL LOS ROBLES | 833 | Ptico | Cimentación T2 | 2025-12-19 | 2026-01-16 | 28 | 31 | 36.6 | 118.1 |  | 37.1 | 3 | 118.065
24603 - FLORA - PARQUE CENTRAL LOS ROBLES | 833 | Ptico | Cimentación T2 | 2025-12-19 | 2026-01-16 | 28 | 31 | 37.6 | 121.3 |  | 37.1 | 3 | 121.29
24603 - FLORA - PARQUE CENTRAL LOS ROBLES | 833 | Ptico | Cimentación T2 | 2025-12-19 | 2026-01-16 | 28 | 31 | 37.1 | 119.7 |  | 37.1 | 3 | 119.677
24603 - FLORA - PARQUE CENTRAL LOS ROBLES | 831 | Tremie | Pilote #46 T1 | 2025-12-19 | 2026-01-16 | 28 | 31 | 38.4 | 123.9 |  | 38.467 | 3 | 123.871
24603 - FLORA - PARQUE CENTRAL LOS ROBLES | 831 | Tremie | Pilote #46 T1 | 2025-12-19 | 2026-01-16 | 28 | 31 | 39.4 | 127.1 |  | 38.467 | 3 | 127.097
24603 - FLORA - PARQUE CENTRAL LOS ROBLES | 831 | Tremie | Pilote #46 T1 | 2025-12-19 | 2026-01-16 | 28 | 31 | 37.6 | 121.3 |  | 38.467 | 3 | 121.29
24603 - FLORA - PARQUE CENTRAL LOS ROBLES | 830 | Ptico | Cimentación T2 | 2025-12-19 | 2026-01-16 | 28 | 31 | 37.5 | 121 |  | 37.6 | 3 | 120.968
24603 - FLORA - PARQUE CENTRAL LOS ROBLES | 830 | Ptico | Cimentación T2 | 2025-12-19 | 2026-01-16 | 28 | 31 | 37.3 | 120.3 |  | 37.6 | 3 | 120.323
24603 - FLORA - PARQUE CENTRAL LOS ROBLES | 830 | Ptico | Cimentación T2 | 2025-12-19 | 2026-01-16 | 28 | 31 | 38 | 122.6 |  | 37.6 | 3 | 122.581
24603 - FLORA - PARQUE CENTRAL LOS ROBLES | 797 | Tremie | Pilote 38, T1 | 2025-12-05 | 2026-01-02 | 28 | 31 | 37.9 | 122.3 |  | 38 | 3 | 122.258
24603 - FLORA - PARQUE CENTRAL LOS ROBLES | 797 | Tremie | Pilote 38, T1 | 2025-12-05 | 2026-01-02 | 28 | 31 | 38.5 | 124.2 |  | 38 | 3 | 124.194
24603 - FLORA - PARQUE CENTRAL LOS ROBLES | 797 | Tremie | Pilote 38, T1 | 2025-12-05 | 2026-01-02 | 28 | 31 | 37.6 | 121.3 |  | 38 | 3 | 121.29
24603 - FLORA - PARQUE CENTRAL LOS ROBLES | 800 | Tremie | Pilote 22, T2 | 2025-12-06 | 2026-01-03 | 28 | 31 | 27.6 | 89 |  | 27.533 | 3 | 89.032
24603 - FLORA - PARQUE CENTRAL LOS ROBLES | 800 | Tremie | Pilote 22, T2 | 2025-12-06 | 2026-01-03 | 28 | 31 | 28 | 90.3 |  | 27.533 | 3 | 90.323
24603 - FLORA - PARQUE CENTRAL LOS ROBLES | 800 | Tremie | Pilote 22, T2 | 2025-12-06 | 2026-01-03 | 28 | 31 | 27 | 87.1 |  | 27.533 | 3 | 87.097
24603 - FLORA - PARQUE CENTRAL LOS ROBLES | 811 | Tremie | Pilote 24, T2 | 2025-12-12 | 2026-01-09 | 28 | 31 | 44.9 | 144.8 |  | 44.3 | 3 | 144.839
24603 - FLORA - PARQUE CENTRAL LOS ROBLES | 811 | Tremie | Pilote 24, T2 | 2025-12-12 | 2026-01-09 | 28 | 31 | 43.8 | 141.3 |  | 44.3 | 3 | 141.29
24603 - FLORA - PARQUE CENTRAL LOS ROBLES | 811 | Tremie | Pilote 24, T2 | 2025-12-12 | 2026-01-09 | 28 | 31 | 44.2 | 142.6 |  | 44.3 | 3 | 142.581
24603 - FLORA - PARQUE CENTRAL LOS ROBLES | 806 | Tremie | Pilote 45, T1 | 2025-12-11 | 2026-01-08 | 28 | 31 | 40.7 | 131.3 |  | 40.567 | 3 | 131.29
24603 - FLORA - PARQUE CENTRAL LOS ROBLES | 806 | Tremie | Pilote 45, T1 | 2025-12-11 | 2026-01-08 | 28 | 31 | 41 | 132.3 |  | 40.567 | 3 | 132.258
24603 - FLORA - PARQUE CENTRAL LOS ROBLES | 806 | Tremie | Pilote 45, T1 | 2025-12-11 | 2026-01-08 | 28 | 31 | 40 | 129 |  | 40.567 | 3 | 129.032
24603 - FLORA - PARQUE CENTRAL LOS ROBLES | 787 | IN - 4000 | Placa ejes 1 - 8 / G - L piso 23 torre 3 | 2025-12-02 | 2025-12-30 | 28 | 28 | 44.9 | 160.4 | PLACA | 44.967 | 3 | 160.357
24603 - FLORA - PARQUE CENTRAL LOS ROBLES | 787 | IN - 4000 | Placa ejes 1 - 8 / G - L piso 23 torre 3 | 2025-12-02 | 2025-12-30 | 28 | 28 | 45.8 | 163.6 | PLACA | 44.967 | 3 | 163.571
24603 - FLORA - PARQUE CENTRAL LOS ROBLES | 787 | IN - 4000 | Placa ejes 1 - 8 / G - L piso 23 torre 3 | 2025-12-02 | 2025-12-30 | 28 | 28 | 44.2 | 157.9 | PLACA | 44.967 | 3 | 157.857
24603 - FLORA - PARQUE CENTRAL LOS ROBLES | 784 | IN - 4000 | Placa ejes 1 - 8 / A - F piso 23 torre 3 | 2025-12-01 | 2025-12-29 | 28 | 28 | 40.4 | 144.3 | PLACA | 39.667 | 3 | 144.286
24603 - FLORA - PARQUE CENTRAL LOS ROBLES | 784 | IN - 4000 | Placa ejes 1 - 8 / A - F piso 23 torre 3 | 2025-12-01 | 2025-12-29 | 28 | 28 | 39.1 | 139.6 | PLACA | 39.667 | 3 | 139.643
24603 - FLORA - PARQUE CENTRAL LOS ROBLES | 784 | IN - 4000 | Placa ejes 1 - 8 / A - F piso 23 torre 3 | 2025-12-01 | 2025-12-29 | 28 | 28 | 39.5 | 141.1 | PLACA | 39.667 | 3 | 141.071
24603 - FLORA - PARQUE CENTRAL LOS ROBLES | 771 | IN - 4000 | Placa ejes 3 - 10 / G - L piso 23 torre 4 | 2025-11-27 | 2025-12-25 | 28 | 28 | 47.2 | 168.6 | PLACA | 47.833 | 3 | 168.571
24603 - FLORA - PARQUE CENTRAL LOS ROBLES | 771 | IN - 4000 | Placa ejes 3 - 10 / G - L piso 23 torre 4 | 2025-11-27 | 2025-12-25 | 28 | 28 | 48.9 | 174.6 | PLACA | 47.833 | 3 | 174.643
24603 - FLORA - PARQUE CENTRAL LOS ROBLES | 771 | IN - 4000 | Placa ejes 3 - 10 / G - L piso 23 torre 4 | 2025-11-27 | 2025-12-25 | 28 | 28 | 47.4 | 169.3 | PLACA | 47.833 | 3 | 169.286
24603 - FLORA - PARQUE CENTRAL LOS ROBLES | 780 | IN 4000 | Placa ejes 8 - 12 / A - F piso 23 torre 3 y eje 1 - 3 / A - F piso 23 torre 4 | 2025-11-29 | 2025-12-27 | 28 | 28 | 47.9 | 171.1 | PLACA | 48 | 3 | 171.071
24603 - FLORA - PARQUE CENTRAL LOS ROBLES | 780 | IN 4000 | Placa ejes 8 - 12 / A - F piso 23 torre 3 y eje 1 - 3 / A - F piso 23 torre 4 | 2025-11-29 | 2025-12-27 | 28 | 28 | 47.8 | 170.7 | PLACA | 48 | 3 | 170.714
24603 - FLORA - PARQUE CENTRAL LOS ROBLES | 780 | IN 4000 | Placa ejes 8 - 12 / A - F piso 23 torre 3 y eje 1 - 3 / A - F piso 23 torre 4 | 2025-11-29 | 2025-12-27 | 28 | 28 | 48.3 | 172.5 | PLACA | 48 | 3 | 172.5
24603 - FLORA - PARQUE CENTRAL LOS ROBLES | 777 | IN 4000 | Placa eje 1 - 3 / A - F piso 23 torre 4 y ejes 8 - 12 / A - F. | 2025-11-28 | 2025-12-26 | 28 | 28 | 43.7 | 156.1 | PLACA | 43.833 | 3 | 156.071
24603 - FLORA - PARQUE CENTRAL LOS ROBLES | 777 | IN 4000 | Placa eje 1 - 3 / A - F piso 23 torre 4 y ejes 8 - 12 / A - F. | 2025-11-28 | 2025-12-26 | 28 | 28 | 44.2 | 157.9 | PLACA | 43.833 | 3 | 157.857
24603 - FLORA - PARQUE CENTRAL LOS ROBLES | 777 | IN 4000 | Placa eje 1 - 3 / A - F piso 23 torre 4 y ejes 8 - 12 / A - F. | 2025-11-28 | 2025-12-26 | 28 | 28 | 43.6 | 155.7 | PLACA | 43.833 | 3 | 155.714
24603 - FLORA - PARQUE CENTRAL LOS ROBLES | 766 | No especificado | Placa ejes 3-10/ A-F piso 23 torre 4 | 2025-11-26 | 2025-12-24 | 28 | 28 | 42.1 | 150.4 | PLACA | 41.433 | 3 | 150.357
24603 - FLORA - PARQUE CENTRAL LOS ROBLES | 766 | No especificado | Placa ejes 3-10/ A-F piso 23 torre 4 | 2025-11-26 | 2025-12-24 | 28 | 28 | 40.8 | 145.7 | PLACA | 41.433 | 3 | 145.714
24603 - FLORA - PARQUE CENTRAL LOS ROBLES | 766 | No especificado | Placa ejes 3-10/ A-F piso 23 torre 4 | 2025-11-26 | 2025-12-24 | 28 | 28 | 41.4 | 147.9 | PLACA | 41.433 | 3 | 147.857
24603 - FLORA - PARQUE CENTRAL LOS ROBLES | 759 | IN4000 | Placa ej 1 - 4 / A - L + 4 - 8 / F - L piso 22 + 3 | 2025-11-24 | 2025-12-22 | 28 | 28 | 45.2 | 161.4 | PLACA | 44.333 | 3 | 161.429
24603 - FLORA - PARQUE CENTRAL LOS ROBLES | 759 | IN4000 | Placa ej 1 - 4 / A - L + 4 - 8 / F - L piso 22 + 3 | 2025-11-24 | 2025-12-22 | 28 | 28 | 44.7 | 159.6 | PLACA | 44.333 | 3 | 159.643
24603 - FLORA - PARQUE CENTRAL LOS ROBLES | 759 | IN4000 | Placa ej 1 - 4 / A - L + 4 - 8 / F - L piso 22 + 3 | 2025-11-24 | 2025-12-22 | 28 | 28 | 43.1 | 153.9 | PLACA | 44.333 | 3 | 153.929
24603 - FLORA - PARQUE CENTRAL LOS ROBLES | 755 | IN4000 | Placa ej 4 - 8 / A - F piso 22 + 3 | 2025-11-21 | 2025-12-19 | 28 | 28 | 32.4 | 115.7 | PLACA | 32.1 | 3 | 115.714
24603 - FLORA - PARQUE CENTRAL LOS ROBLES | 755 | IN4000 | Placa ej 4 - 8 / A - F piso 22 + 3 | 2025-11-21 | 2025-12-19 | 28 | 28 | 31.5 | 112.5 | PLACA | 32.1 | 3 | 112.5
24603 - FLORA - PARQUE CENTRAL LOS ROBLES | 755 | IN4000 | Placa ej 4 - 8 / A - F piso 22 + 3 | 2025-11-21 | 2025-12-19 | 28 | 28 | 32.4 | 115.7 | PLACA | 32.1 | 3 | 115.714
24603 - FLORA - PARQUE CENTRAL LOS ROBLES | 750 | IN-4000 | Placa ej 1-3 / G-L piso 22 T4 | 2025-11-20 | 2025-12-18 | 28 | 28 | 34.1 | 121.8 | PLACA | 34.2 | 3 | 121.786
24603 - FLORA - PARQUE CENTRAL LOS ROBLES | 750 | IN-4000 | Placa ej 1-3 / G-L piso 22 T4 | 2025-11-20 | 2025-12-18 | 28 | 28 | 34.2 | 122.1 | PLACA | 34.2 | 3 | 122.143
24603 - FLORA - PARQUE CENTRAL LOS ROBLES | 750 | IN-4000 | Placa ej 1-3 / G-L piso 22 T4 | 2025-11-20 | 2025-12-18 | 28 | 28 | 34.3 | 122.5 | PLACA | 34.2 | 3 | 122.5
24603 - FLORA - PARQUE CENTRAL LOS ROBLES | 747 | IN-4000 | Placa eje 8-12 / A-F piso 22 T3 | 2025-11-19 | 2025-12-17 | 28 | 28 | 36.5 | 130.4 | PLACA | 36.4 | 3 | 130.357
24603 - FLORA - PARQUE CENTRAL LOS ROBLES | 747 | IN-4000 | Placa eje 8-12 / A-F piso 22 T3 | 2025-11-19 | 2025-12-17 | 28 | 28 | 36 | 128.6 | PLACA | 36.4 | 3 | 128.571
24603 - FLORA - PARQUE CENTRAL LOS ROBLES | 747 | IN-4000 | Placa eje 8-12 / A-F piso 22 T3 | 2025-11-19 | 2025-12-17 | 28 | 28 | 36.7 | 131.1 | PLACA | 36.4 | 3 | 131.071
24603 - FLORA - PARQUE CENTRAL LOS ROBLES | 744 | IN 4000 | Placa ejes 3 - 1 0 / G - L piso 22 torre 4 | 2025-11-18 | 2025-12-16 | 28 | 28 | 41 | 146.4 | PLACA | 41.167 | 3 | 146.429
24603 - FLORA - PARQUE CENTRAL LOS ROBLES | 744 | IN 4000 | Placa ejes 3 - 1 0 / G - L piso 22 torre 4 | 2025-11-18 | 2025-12-16 | 28 | 28 | 41.3 | 147.5 | PLACA | 41.167 | 3 | 147.5
24603 - FLORA - PARQUE CENTRAL LOS ROBLES | 744 | IN 4000 | Placa ejes 3 - 1 0 / G - L piso 22 torre 4 | 2025-11-18 | 2025-12-16 | 28 | 28 | 41.2 | 147.1 | PLACA | 41.167 | 3 | 147.143
24603 - FLORA - PARQUE CENTRAL LOS ROBLES | 740 | IN 4000 | Placa eje 3 - 10 / A - F piso 22 torre 4 | 2025-11-15 | 2025-12-13 | 28 | 28 | 37.7 | 134.6 | PLACA | 38.4 | 3 | 134.643
24603 - FLORA - PARQUE CENTRAL LOS ROBLES | 740 | IN 4000 | Placa eje 3 - 10 / A - F piso 22 torre 4 | 2025-11-15 | 2025-12-13 | 28 | 28 | 39.3 | 140.4 | PLACA | 38.4 | 3 | 140.357
24603 - FLORA - PARQUE CENTRAL LOS ROBLES | 740 | IN 4000 | Placa eje 3 - 10 / A - F piso 22 torre 4 | 2025-11-15 | 2025-12-13 | 28 | 28 | 38.2 | 136.4 | PLACA | 38.4 | 3 | 136.429
24603 - FLORA - PARQUE CENTRAL LOS ROBLES | 738 | IN 4000 | Placa Ejes 1-4 / H-L y 4-6/ G-L Piso 21 Torre 3 | 2025-11-14 | 2025-12-12 | 28 | 28 | 37.2 | 132.9 | PLACA | 37.133 | 3 | 132.857
24603 - FLORA - PARQUE CENTRAL LOS ROBLES | 738 | IN 4000 | Placa Ejes 1-4 / H-L y 4-6/ G-L Piso 21 Torre 3 | 2025-11-14 | 2025-12-12 | 28 | 28 | 36.9 | 131.8 | PLACA | 37.133 | 3 | 131.786
24603 - FLORA - PARQUE CENTRAL LOS ROBLES | 738 | IN 4000 | Placa Ejes 1-4 / H-L y 4-6/ G-L Piso 21 Torre 3 | 2025-11-14 | 2025-12-12 | 28 | 28 | 37.3 | 133.2 | PLACA | 37.133 | 3 | 133.214
24603 - FLORA - PARQUE CENTRAL LOS ROBLES | 731 | IN 4000 | Placa ejes 4 - 6 / A - T y 6 - 10 / G - L piso 21 torre 3 | 2025-11-13 | 2025-12-11 | 28 | 28 | 34.5 | 123.2 | PLACA | 35.033 | 3 | 123.214
24603 - FLORA - PARQUE CENTRAL LOS ROBLES | 731 | IN 4000 | Placa ejes 4 - 6 / A - T y 6 - 10 / G - L piso 21 torre 3 | 2025-11-13 | 2025-12-11 | 28 | 28 | 35.5 | 126.8 | PLACA | 35.033 | 3 | 126.786
24603 - FLORA - PARQUE CENTRAL LOS ROBLES | 731 | IN 4000 | Placa ejes 4 - 6 / A - T y 6 - 10 / G - L piso 21 torre 3 | 2025-11-13 | 2025-12-11 | 28 | 28 | 35.1 | 125.4 | PLACA | 35.033 | 3 | 125.357
24603 - FLORA - PARQUE CENTRAL LOS ROBLES | 728 | IN 4000 | Placa eje 6 - 9 / A- F y 10 - 12 / G - L piso 21 torre 3 | 2025-11-12 | 2025-12-10 | 28 | 28 | 36.2 | 129.3 | PLACA | 36 | 3 | 129.286
24603 - FLORA - PARQUE CENTRAL LOS ROBLES | 728 | IN 4000 | Placa eje 6 - 9 / A- F y 10 - 12 / G - L piso 21 torre 3 | 2025-11-12 | 2025-12-10 | 28 | 28 | 36.4 | 130 | PLACA | 36 | 3 | 130
24603 - FLORA - PARQUE CENTRAL LOS ROBLES | 728 | IN 4000 | Placa eje 6 - 9 / A- F y 10 - 12 / G - L piso 21 torre 3 | 2025-11-12 | 2025-12-10 | 28 | 28 | 35.4 | 126.4 | PLACA | 36 | 3 | 126.429
24603 - FLORA - PARQUE CENTRAL LOS ROBLES | 723 | IN - 4000 | Placa ejes 1 - 3 / A - L piso 21 torre 4 | 2025-11-11 | 2025-12-09 | 28 | 28 | 32.9 | 117.5 | PLACA | 32.333 | 3 | 117.5
24603 - FLORA - PARQUE CENTRAL LOS ROBLES | 723 | IN - 4000 | Placa ejes 1 - 3 / A - L piso 21 torre 4 | 2025-11-11 | 2025-12-09 | 28 | 28 | 31.9 | 113.9 | PLACA | 32.333 | 3 | 113.929
24603 - FLORA - PARQUE CENTRAL LOS ROBLES | 723 | IN - 4000 | Placa ejes 1 - 3 / A - L piso 21 torre 4 | 2025-11-11 | 2025-12-09 | 28 | 28 | 32.2 | 115 | PLACA | 32.333 | 3 | 115
24603 - FLORA - PARQUE CENTRAL LOS ROBLES | 720 | IN 4000 | Placa Ejes 3 - 10 / G - L piso 21 Torre 4 | 2025-11-10 | 2025-12-08 | 28 | 28 | 33.5 | 119.6 | PLACA | 33.367 | 3 | 119.643
24603 - FLORA - PARQUE CENTRAL LOS ROBLES | 720 | IN 4000 | Placa Ejes 3 - 10 / G - L piso 21 Torre 4 | 2025-11-10 | 2025-12-08 | 28 | 28 | 33.9 | 121.1 | PLACA | 33.367 | 3 | 121.071
24603 - FLORA - PARQUE CENTRAL LOS ROBLES | 720 | IN 4000 | Placa Ejes 3 - 10 / G - L piso 21 Torre 4 | 2025-11-10 | 2025-12-08 | 28 | 28 | 32.7 | 116.8 | PLACA | 33.367 | 3 | 116.786
24603 - FLORA - PARQUE CENTRAL LOS ROBLES | 708 | IN - 4000 | Placa ejes 3 - 10 / A - F piso 21 torre 4 | 2025-11-05 | 2025-12-03 | 28 | 28 | 41.5 | 148.2 | PLACA | 40.8 | 3 | 148.214
24603 - FLORA - PARQUE CENTRAL LOS ROBLES | 708 | IN - 4000 | Placa ejes 3 - 10 / A - F piso 21 torre 4 | 2025-11-05 | 2025-12-03 | 28 | 28 | 40 | 142.9 | PLACA | 40.8 | 3 | 142.857
24603 - FLORA - PARQUE CENTRAL LOS ROBLES | 708 | IN - 4000 | Placa ejes 3 - 10 / A - F piso 21 torre 4 | 2025-11-05 | 2025-12-03 | 28 | 28 | 40.9 | 146.1 | PLACA | 40.8 | 3 | 146.071
24603 - FLORA - PARQUE CENTRAL LOS ROBLES | 702 | IN 4000 | Placa eje 1 - 8 / F - L piso 20 torre 3 | 2025-11-04 | 2025-12-02 | 28 | 28 | 37.1 | 132.5 | PLACA | 36.9 | 3 | 132.5
24603 - FLORA - PARQUE CENTRAL LOS ROBLES | 702 | IN 4000 | Placa eje 1 - 8 / F - L piso 20 torre 3 | 2025-11-04 | 2025-12-02 | 28 | 28 | 37.5 | 133.9 | PLACA | 36.9 | 3 | 133.929
24603 - FLORA - PARQUE CENTRAL LOS ROBLES | 702 | IN 4000 | Placa eje 1 - 8 / F - L piso 20 torre 3 | 2025-11-04 | 2025-12-02 | 28 | 28 | 36.1 | 128.9 | PLACA | 36.9 | 3 | 128.929
24603 - FLORA - PARQUE CENTRAL LOS ROBLES | 700 | IN 4000 | Placa eje 1 - 8 / A - F piso 20 torre 3 | 2025-11-01 | 2025-11-29 | 28 | 28 | 40.1 | 143.2 | PLACA | 39.8 | 3 | 143.214
24603 - FLORA - PARQUE CENTRAL LOS ROBLES | 700 | IN 4000 | Placa eje 1 - 8 / A - F piso 20 torre 3 | 2025-11-01 | 2025-11-29 | 28 | 28 | 40.3 | 143.9 | PLACA | 39.8 | 3 | 143.929
24603 - FLORA - PARQUE CENTRAL LOS ROBLES | 700 | IN 4000 | Placa eje 1 - 8 / A - F piso 20 torre 3 | 2025-11-01 | 2025-11-29 | 28 | 28 | 39 | 139.3 | PLACA | 39.8 | 3 | 139.286
24603 - FLORA - PARQUE CENTRAL LOS ROBLES | 697 | IN-4000 | Placa ejes 8 - 12 / G - L piso 20 torre 4 y ejes 1 - 3 / A - F piso 20 torre 3 | 2025-10-31 | 2025-11-28 | 28 | 28 | 56.2 | 200.7 | PLACA | 56.167 | 3 | 200.714
24603 - FLORA - PARQUE CENTRAL LOS ROBLES | 697 | IN-4000 | Placa ejes 8 - 12 / G - L piso 20 torre 4 y ejes 1 - 3 / A - F piso 20 torre 3 | 2025-10-31 | 2025-11-28 | 28 | 28 | 55.9 | 199.6 | PLACA | 56.167 | 3 | 199.643
24603 - FLORA - PARQUE CENTRAL LOS ROBLES | 697 | IN-4000 | Placa ejes 8 - 12 / G - L piso 20 torre 4 y ejes 1 - 3 / A - F piso 20 torre 3 | 2025-10-31 | 2025-11-28 | 28 | 28 | 56.4 | 201.4 | PLACA | 56.167 | 3 | 201.429
24603 - FLORA - PARQUE CENTRAL LOS ROBLES | 694 | IN-4000 | Placa ejes 8 - 12 / A - F piso 20 torre 4 | 2025-10-30 | 2025-11-27 | 28 | 28 | 38.6 | 137.9 | PLACA | 38.367 | 3 | 137.857
24603 - FLORA - PARQUE CENTRAL LOS ROBLES | 694 | IN-4000 | Placa ejes 8 - 12 / A - F piso 20 torre 4 | 2025-10-30 | 2025-11-27 | 28 | 28 | 39 | 139.3 | PLACA | 38.367 | 3 | 139.286
24603 - FLORA - PARQUE CENTRAL LOS ROBLES | 694 | IN-4000 | Placa ejes 8 - 12 / A - F piso 20 torre 4 | 2025-10-30 | 2025-11-27 | 28 | 28 | 37.5 | 133.9 | PLACA | 38.367 | 3 | 133.929
24603 - FLORA - PARQUE CENTRAL LOS ROBLES | 691 | IN - 4000 | Placa eje 3 - 10 / G - L piso 20 torre 4" | 2025-10-29 | 2025-11-26 | 28 | 28 | 38.4 | 137.1 | PLACA | 38.333 | 3 | 137.143
24603 - FLORA - PARQUE CENTRAL LOS ROBLES | 691 | IN - 4000 | Placa eje 3 - 10 / G - L piso 20 torre 4" | 2025-10-29 | 2025-11-26 | 28 | 28 | 38.9 | 138.9 | PLACA | 38.333 | 3 | 138.929
24603 - FLORA - PARQUE CENTRAL LOS ROBLES | 691 | IN - 4000 | Placa eje 3 - 10 / G - L piso 20 torre 4" | 2025-10-29 | 2025-11-26 | 28 | 28 | 37.7 | 134.6 | PLACA | 38.333 | 3 | 134.643
24603 - FLORA - PARQUE CENTRAL LOS ROBLES | 687 | No especificado | Placa ejes 3 - 10 / A - F piso 20 torre 4 | 2025-10-28 | 2025-11-25 | 28 | 28 | 48.6 | 173.6 | PLACA | 49.2 | 3 | 173.571
24603 - FLORA - PARQUE CENTRAL LOS ROBLES | 687 | No especificado | Placa ejes 3 - 10 / A - F piso 20 torre 4 | 2025-10-28 | 2025-11-25 | 28 | 28 | 50.3 | 179.6 | PLACA | 49.2 | 3 | 179.643
24603 - FLORA - PARQUE CENTRAL LOS ROBLES | 687 | No especificado | Placa ejes 3 - 10 / A - F piso 20 torre 4 | 2025-10-28 | 2025-11-25 | 28 | 28 | 48.7 | 173.9 | PLACA | 49.2 | 3 | 173.929
24603 - FLORA - PARQUE CENTRAL LOS ROBLES | 681 | No especificado | Placa comunal ejes 5-4 /D-G | 2025-10-27 | 2025-11-24 | 28 | 28 | 34 | 121.4 | PLACA | 34.833 | 3 | 121.429
24603 - FLORA - PARQUE CENTRAL LOS ROBLES | 681 | No especificado | Placa comunal ejes 5-4 /D-G | 2025-10-27 | 2025-11-24 | 28 | 28 | 35.1 | 125.4 | PLACA | 34.833 | 3 | 125.357
24603 - FLORA - PARQUE CENTRAL LOS ROBLES | 681 | No especificado | Placa comunal ejes 5-4 /D-G | 2025-10-27 | 2025-11-24 | 28 | 28 | 35.4 | 126.4 | PLACA | 34.833 | 3 | 126.429
24603 - FLORA - PARQUE CENTRAL LOS ROBLES | 667 | No especificado | Viga cim ejes 3 - A - C | 2025-10-22 | 2025-11-19 | 28 | 28 | 34.6 | 123.6 |  | 35.3 | 3 | 123.571
24603 - FLORA - PARQUE CENTRAL LOS ROBLES | 667 | No especificado | Viga cim ejes 3 - A - C | 2025-10-22 | 2025-11-19 | 28 | 28 | 35.7 | 127.5 |  | 35.3 | 3 | 127.5
24603 - FLORA - PARQUE CENTRAL LOS ROBLES | 667 | No especificado | Viga cim ejes 3 - A - C | 2025-10-22 | 2025-11-19 | 28 | 28 | 35.6 | 127.1 |  | 35.3 | 3 | 127.143
24603 - FLORA - PARQUE CENTRAL LOS ROBLES | 615 | No especificado | Placa comercio 2 | 2025-10-03 | 2025-10-31 | 28 | 28 | 34.4 | 122.9 | PLACA | 33.8 | 3 | 122.857
24603 - FLORA - PARQUE CENTRAL LOS ROBLES | 615 | No especificado | Placa comercio 2 | 2025-10-03 | 2025-10-31 | 28 | 28 | 33.4 | 119.3 | PLACA | 33.8 | 3 | 119.286
24603 - FLORA - PARQUE CENTRAL LOS ROBLES | 615 | No especificado | Placa comercio 2 | 2025-10-03 | 2025-10-31 | 28 | 28 | 33.6 | 120 | PLACA | 33.8 | 3 | 120
24603 - FLORA - PARQUE CENTRAL LOS ROBLES | 582 | No especificado | Tanques sudscomercio 2 | 2025-09-19 | 2025-10-17 | 28 | 28 | 31.1 | 111.1 |  | 30.7 | 3 | 111.071
24603 - FLORA - PARQUE CENTRAL LOS ROBLES | 582 | No especificado | Tanques sudscomercio 2 | 2025-09-19 | 2025-10-17 | 28 | 28 | 30.3 | 108.2 |  | 30.7 | 3 | 108.214
24603 - FLORA - PARQUE CENTRAL LOS ROBLES | 582 | No especificado | Tanques sudscomercio 2 | 2025-09-19 | 2025-10-17 | 28 | 28 | 30.7 | 109.6 |  | 30.7 | 3 | 109.643
24603 - FLORA - PARQUE CENTRAL LOS ROBLES | 527 | No especificado | Tanque agua lluvias comercio 2 | 2025-08-28 | 2025-09-25 | 28 | 28 | 44.2 | 157.9 |  | 44.167 | 3 | 157.857
24603 - FLORA - PARQUE CENTRAL LOS ROBLES | 527 | No especificado | Tanque agua lluvias comercio 2 | 2025-08-28 | 2025-09-25 | 28 | 28 | 43.3 | 154.6 |  | 44.167 | 3 | 154.643
24603 - FLORA - PARQUE CENTRAL LOS ROBLES | 527 | No especificado | Tanque agua lluvias comercio 2 | 2025-08-28 | 2025-09-25 | 28 | 28 | 45 | 160.7 |  | 44.167 | 3 | 160.714
24603 - FLORA - PARQUE CENTRAL LOS ROBLES | 990 | Autoco | Muros Sobre Recorrido, Ascensor T3 | 2026-04-11 | 2026-05-09 | 28 | 27.6 | 35.7 | 129.3 | MURO | 35.667 | 3 | 129.348
24603 - FLORA - PARQUE CENTRAL LOS ROBLES | 990 | Autoco | Muros Sobre Recorrido, Ascensor T3 | 2026-04-11 | 2026-05-09 | 28 | 27.6 | 35.4 | 128.3 | MURO | 35.667 | 3 | 128.261
24603 - FLORA - PARQUE CENTRAL LOS ROBLES | 990 | Autoco | Muros Sobre Recorrido, Ascensor T3 | 2026-04-11 | 2026-05-09 | 28 | 27.6 | 35.9 | 130.1 | MURO | 35.667 | 3 | 130.072
24603 - FLORA - PARQUE CENTRAL LOS ROBLES | 983 | Autoco. | Muros sobre recorrido, ascensor T4 | 2026-04-08 | 2026-05-06 | 28 | 27.6 | 35.3 | 127.9 | MURO | 35.067 | 3 | 127.899
24603 - FLORA - PARQUE CENTRAL LOS ROBLES | 983 | Autoco. | Muros sobre recorrido, ascensor T4 | 2026-04-08 | 2026-05-06 | 28 | 27.6 | 35.1 | 127.2 | MURO | 35.067 | 3 | 127.174
24603 - FLORA - PARQUE CENTRAL LOS ROBLES | 983 | Autoco. | Muros sobre recorrido, ascensor T4 | 2026-04-08 | 2026-05-06 | 28 | 27.6 | 34.8 | 126.1 | MURO | 35.067 | 3 | 126.087
24603 - FLORA - PARQUE CENTRAL LOS ROBLES | 971 | Autoco | Antepechos T3 | 2026-03-24 | 2026-04-21 | 28 | 27.6 | 32.5 | 117.8 |  | 32.5 | 3 | 117.754
24603 - FLORA - PARQUE CENTRAL LOS ROBLES | 971 | Autoco | Antepechos T3 | 2026-03-24 | 2026-04-21 | 28 | 27.6 | 32.9 | 119.2 |  | 32.5 | 3 | 119.203
24603 - FLORA - PARQUE CENTRAL LOS ROBLES | 971 | Autoco | Antepechos T3 | 2026-03-24 | 2026-04-21 | 28 | 27.6 | 32.1 | 116.3 |  | 32.5 | 3 | 116.304
24603 - FLORA - PARQUE CENTRAL LOS ROBLES | 970 | Autoco | Muros de escaleras cubierta T3 , ejes 1 , 3 / H - E | 2026-03-21 | 2026-04-18 | 28 | 27.6 | 31.9 | 115.6 | MURO | 32.9 | 3 | 115.58
24603 - FLORA - PARQUE CENTRAL LOS ROBLES | 970 | Autoco | Muros de escaleras cubierta T3 , ejes 1 , 3 / H - E | 2026-03-21 | 2026-04-18 | 28 | 27.6 | 33.5 | 121.4 | MURO | 32.9 | 3 | 121.377
24603 - FLORA - PARQUE CENTRAL LOS ROBLES | 970 | Autoco | Muros de escaleras cubierta T3 , ejes 1 , 3 / H - E | 2026-03-21 | 2026-04-18 | 28 | 27.6 | 33.3 | 120.7 | MURO | 32.9 | 3 | 120.652
24603 - FLORA - PARQUE CENTRAL LOS ROBLES | 963 | AUTOCO | Muros de ascensor T3, ejes 7, 9 / I – F | 2026-03-17 | 2026-04-14 | 28 | 27.6 | 38.5 | 139.5 | MURO | 38.5 | 3 | 139.493
24603 - FLORA - PARQUE CENTRAL LOS ROBLES | 963 | AUTOCO | Muros de ascensor T3, ejes 7, 9 / I – F | 2026-03-17 | 2026-04-14 | 28 | 27.6 | 39 | 141.3 | MURO | 38.5 | 3 | 141.304
24603 - FLORA - PARQUE CENTRAL LOS ROBLES | 963 | AUTOCO | Muros de ascensor T3, ejes 7, 9 / I – F | 2026-03-17 | 2026-04-14 | 28 | 27.6 | 38 | 137.7 | MURO | 38.5 | 3 | 137.681
24603 - FLORA - PARQUE CENTRAL LOS ROBLES | 961 | AUTOCO | Muros T2, ejes 12, 15 / A - L piso 1 | 2026-03-14 | 2026-04-11 | 28 | 27.6 | 37.4 | 135.5 | MURO | 37.367 | 3 | 135.507
24603 - FLORA - PARQUE CENTRAL LOS ROBLES | 961 | AUTOCO | Muros T2, ejes 12, 15 / A - L piso 1 | 2026-03-14 | 2026-04-11 | 28 | 27.6 | 37.8 | 137 | MURO | 37.367 | 3 | 136.957
24603 - FLORA - PARQUE CENTRAL LOS ROBLES | 961 | AUTOCO | Muros T2, ejes 12, 15 / A - L piso 1 | 2026-03-14 | 2026-04-11 | 28 | 27.6 | 36.9 | 133.7 | MURO | 37.367 | 3 | 133.696
24603 - FLORA - PARQUE CENTRAL LOS ROBLES | 960 | INDUS | Escaleras piso 27, cubierta T4 | 2026-03-13 | 2026-04-10 | 28 | 27.6 | 29.6 | 143 |  | 29.167 | 3 | 107.246
24603 - FLORA - PARQUE CENTRAL LOS ROBLES | 960 | INDUS | Escaleras piso 27, cubierta T4 | 2026-03-13 | 2026-04-10 | 28 | 27.6 | 28.8 | 139.1 |  | 29.167 | 3 | 104.348
24603 - FLORA - PARQUE CENTRAL LOS ROBLES | 960 | INDUS | Escaleras piso 27, cubierta T4 | 2026-03-13 | 2026-04-10 | 28 | 27.6 | 29.1 | 140.6 |  | 29.167 | 3 | 105.435
24603 - FLORA - PARQUE CENTRAL LOS ROBLES | 941 | PTICO | Base tanque RCI , plataforma 1 | 2026-02-27 | 2026-03-27 | 28 | 27.6 | 37.7 | 136.6 |  | 37.767 | 3 | 136.594
24603 - FLORA - PARQUE CENTRAL LOS ROBLES | 941 | PTICO | Base tanque RCI , plataforma 1 | 2026-02-27 | 2026-03-27 | 28 | 27.6 | 38.3 | 138.8 |  | 37.767 | 3 | 138.768
24603 - FLORA - PARQUE CENTRAL LOS ROBLES | 941 | PTICO | Base tanque RCI , plataforma 1 | 2026-02-27 | 2026-03-27 | 28 | 27.6 | 37.3 | 135.1 |  | 37.767 | 3 | 135.145
24603 - FLORA - PARQUE CENTRAL LOS ROBLES | 958 | Ptico | Muros tanque RCI, plataforma 1 | 2026-03-11 | 2026-04-08 | 28 | 27.6 | 34.7 | 125.7 | MURO | 34.133 | 3 | 125.725
24603 - FLORA - PARQUE CENTRAL LOS ROBLES | 958 | Ptico | Muros tanque RCI, plataforma 1 | 2026-03-11 | 2026-04-08 | 28 | 27.6 | 33.7 | 122.1 | MURO | 34.133 | 3 | 122.101
24603 - FLORA - PARQUE CENTRAL LOS ROBLES | 958 | Ptico | Muros tanque RCI, plataforma 1 | 2026-03-11 | 2026-04-08 | 28 | 27.6 | 34 | 123.2 | MURO | 34.133 | 3 | 123.188
24603 - FLORA - PARQUE CENTRAL LOS ROBLES | 956 | Autoco | Muros T4 cubierta escaleras | 2026-03-10 | 2026-04-07 | 28 | 27.6 | 38.4 | 139.1 | MURO | 37.867 | 3 | 139.13
24603 - FLORA - PARQUE CENTRAL LOS ROBLES | 956 | Autoco | Muros T4 cubierta escaleras | 2026-03-10 | 2026-04-07 | 28 | 27.6 | 37.3 | 135.1 | MURO | 37.867 | 3 | 135.145
24603 - FLORA - PARQUE CENTRAL LOS ROBLES | 956 | Autoco | Muros T4 cubierta escaleras | 2026-03-10 | 2026-04-07 | 28 | 27.6 | 37.9 | 137.3 | MURO | 37.867 | 3 | 137.319
24603 - FLORA - PARQUE CENTRAL LOS ROBLES | 939 | Autoco | Muros T3 piso 27 ejes 1 - 4 / A - L | 2026-02-26 | 2026-03-26 | 28 | 27.6 | 36.3 | 131.5 | MURO | 36.067 | 3 | 131.522
24603 - FLORA - PARQUE CENTRAL LOS ROBLES | 939 | Autoco | Muros T3 piso 27 ejes 1 - 4 / A - L | 2026-02-26 | 2026-03-26 | 28 | 27.6 | 36.1 | 130.8 | MURO | 36.067 | 3 | 130.797
24603 - FLORA - PARQUE CENTRAL LOS ROBLES | 939 | Autoco | Muros T3 piso 27 ejes 1 - 4 / A - L | 2026-02-26 | 2026-03-26 | 28 | 27.6 | 35.8 | 129.7 | MURO | 36.067 | 3 | 129.71
24603 - FLORA - PARQUE CENTRAL LOS ROBLES | 938 | Autoco | Muros T3 piso 27 ejes 4 - 8 / G - L | 2026-02-25 | 2026-03-25 | 28 | 27.6 | 41.4 | 150 | MURO | 41.133 | 3 | 150
24603 - FLORA - PARQUE CENTRAL LOS ROBLES | 938 | Autoco | Muros T3 piso 27 ejes 4 - 8 / G - L | 2026-02-25 | 2026-03-25 | 28 | 27.6 | 41.2 | 149.3 | MURO | 41.133 | 3 | 149.275
24603 - FLORA - PARQUE CENTRAL LOS ROBLES | 938 | Autoco | Muros T3 piso 27 ejes 4 - 8 / G - L | 2026-02-25 | 2026-03-25 | 28 | 27.6 | 40.8 | 147.8 | MURO | 41.133 | 3 | 147.826
24603 - FLORA - PARQUE CENTRAL LOS ROBLES | 935 | Autoco | Muros T3, piso 27 ejes 4 - 8 / A - F | 2026-02-24 | 2026-03-24 | 28 | 27.6 | 42.1 | 152.5 | MURO | 41.767 | 3 | 152.536
24603 - FLORA - PARQUE CENTRAL LOS ROBLES | 935 | Autoco | Muros T3, piso 27 ejes 4 - 8 / A - F | 2026-02-24 | 2026-03-24 | 28 | 27.6 | 42.3 | 153.3 | MURO | 41.767 | 3 | 153.261
24603 - FLORA - PARQUE CENTRAL LOS ROBLES | 935 | Autoco | Muros T3, piso 27 ejes 4 - 8 / A - F | 2026-02-24 | 2026-03-24 | 28 | 27.6 | 40.9 | 148.2 | MURO | 41.767 | 3 | 148.188
24603 - FLORA - PARQUE CENTRAL LOS ROBLES | 933 | Autoco | Muros T3, piso 27, ejes 8 – 12 / G - L | 2026-02-20 | 2026-03-20 | 28 | 27.6 | 44.2 | 160.1 | MURO | 43.7 | 3 | 160.145
24603 - FLORA - PARQUE CENTRAL LOS ROBLES | 933 | Autoco | Muros T3, piso 27, ejes 8 – 12 / G - L | 2026-02-20 | 2026-03-20 | 28 | 27.6 | 43.2 | 156.5 | MURO | 43.7 | 3 | 156.522
24603 - FLORA - PARQUE CENTRAL LOS ROBLES | 933 | Autoco | Muros T3, piso 27, ejes 8 – 12 / G - L | 2026-02-20 | 2026-03-20 | 28 | 27.6 | 43.7 | 158.3 | MURO | 43.7 | 3 | 158.333
24603 - FLORA - PARQUE CENTRAL LOS ROBLES | 932 | Autoco | Muros T3, piso 27, ejes 8 – 12 / A – F | 2026-02-19 | 2026-03-19 | 28 | 27.6 | 35.1 | 127.2 | MURO | 35.1 | 3 | 127.174
24603 - FLORA - PARQUE CENTRAL LOS ROBLES | 932 | Autoco | Muros T3, piso 27, ejes 8 – 12 / A – F | 2026-02-19 | 2026-03-19 | 28 | 27.6 | 35.7 | 129.3 | MURO | 35.1 | 3 | 129.348
24603 - FLORA - PARQUE CENTRAL LOS ROBLES | 932 | Autoco | Muros T3, piso 27, ejes 8 – 12 / A – F | 2026-02-19 | 2026-03-19 | 28 | 27.6 | 34.5 | 125 | MURO | 35.1 | 3 | 125
24603 - FLORA - PARQUE CENTRAL LOS ROBLES | 929 | Autoco | Muros T4, piso 27, ejes 1, 5 / G - L | 2026-02-18 | 2026-03-18 | 28 | 27.6 | 36.7 | 133 | MURO | 35.967 | 3 | 132.971
24603 - FLORA - PARQUE CENTRAL LOS ROBLES | 929 | Autoco | Muros T4, piso 27, ejes 1, 5 / G - L | 2026-02-18 | 2026-03-18 | 28 | 27.6 | 35.7 | 129.3 | MURO | 35.967 | 3 | 129.348
24603 - FLORA - PARQUE CENTRAL LOS ROBLES | 929 | Autoco | Muros T4, piso 27, ejes 1, 5 / G - L | 2026-02-18 | 2026-03-18 | 28 | 27.6 | 35.5 | 128.6 | MURO | 35.967 | 3 | 128.623
24603 - FLORA - PARQUE CENTRAL LOS ROBLES | 924 | Autoco. | Muros T4, piso 27, ejes 1 - 4 , A-F | 2026-02-16 | 2026-03-16 | 28 | 27.6 | 39.7 | 143.8 | MURO | 39.533 | 3 | 143.841
24603 - FLORA - PARQUE CENTRAL LOS ROBLES | 924 | Autoco. | Muros T4, piso 27, ejes 1 - 4 , A-F | 2026-02-16 | 2026-03-16 | 28 | 27.6 | 38.8 | 140.6 | MURO | 39.533 | 3 | 140.58
24603 - FLORA - PARQUE CENTRAL LOS ROBLES | 924 | Autoco. | Muros T4, piso 27, ejes 1 - 4 , A-F | 2026-02-16 | 2026-03-16 | 28 | 27.6 | 40.1 | 145.3 | MURO | 39.533 | 3 | 145.29
24603 - FLORA - PARQUE CENTRAL LOS ROBLES | 922 | Autoco. | Muros T4, piso 27, ejes 5 - 10 / G - L | 2026-02-12 | 2026-03-12 | 28 | 27.6 | 39.1 | 141.7 | MURO | 38.6 | 3 | 141.667
24603 - FLORA - PARQUE CENTRAL LOS ROBLES | 922 | Autoco. | Muros T4, piso 27, ejes 5 - 10 / G - L | 2026-02-12 | 2026-03-12 | 28 | 27.6 | 38.5 | 139.5 | MURO | 38.6 | 3 | 139.493
24603 - FLORA - PARQUE CENTRAL LOS ROBLES | 922 | Autoco. | Muros T4, piso 27, ejes 5 - 10 / G - L | 2026-02-12 | 2026-03-12 | 28 | 27.6 | 38.2 | 138.4 | MURO | 38.6 | 3 | 138.406
24603 - FLORA - PARQUE CENTRAL LOS ROBLES | 880 | Autoco | Muros T3 , piso 28 , ejes 2 - 7 / A - F | 2026-01-23 | 2026-02-20 | 28 | 27.6 | 41.5 | 150.4 | MURO | 41.533 | 3 | 150.362
24603 - FLORA - PARQUE CENTRAL LOS ROBLES | 880 | Autoco | Muros T3 , piso 28 , ejes 2 - 7 / A - F | 2026-01-23 | 2026-02-20 | 28 | 27.6 | 42.1 | 152.5 | MURO | 41.533 | 3 | 152.536
24603 - FLORA - PARQUE CENTRAL LOS ROBLES | 880 | Autoco | Muros T3 , piso 28 , ejes 2 - 7 / A - F | 2026-01-23 | 2026-02-20 | 28 | 27.6 | 41 | 148.6 | MURO | 41.533 | 3 | 148.551
24603 - FLORA - PARQUE CENTRAL LOS ROBLES | 877 | Autoco | Muros T3 , piso 28 ejes 7 - 9 / F - L , 7 - 8 / A - F | 2026-01-22 | 2026-02-19 | 28 | 27.6 | 38.4 | 139.1 | MURO | 38.7 | 3 | 139.13
24603 - FLORA - PARQUE CENTRAL LOS ROBLES | 877 | Autoco | Muros T3 , piso 28 ejes 7 - 9 / F - L , 7 - 8 / A - F | 2026-01-22 | 2026-02-19 | 28 | 27.6 | 38.6 | 139.9 | MURO | 38.7 | 3 | 139.855
24603 - FLORA - PARQUE CENTRAL LOS ROBLES | 877 | Autoco | Muros T3 , piso 28 ejes 7 - 9 / F - L , 7 - 8 / A - F | 2026-01-22 | 2026-02-19 | 28 | 27.6 | 39.1 | 141.7 | MURO | 38.7 | 3 | 141.667
24603 - FLORA - PARQUE CENTRAL LOS ROBLES | 920 | Autocompacto | Muros T4, piso 27 Ejes 5-10 A-F | 2026-02-10 | 2026-03-10 | 28 | 27.6 | 36.7 | 133 | MURO | 37.367 | 3 | 132.971
24603 - FLORA - PARQUE CENTRAL LOS ROBLES | 920 | Autocompacto | Muros T4, piso 27 Ejes 5-10 A-F | 2026-02-10 | 2026-03-10 | 28 | 27.6 | 38 | 137.7 | MURO | 37.367 | 3 | 137.681
24603 - FLORA - PARQUE CENTRAL LOS ROBLES | 920 | Autocompacto | Muros T4, piso 27 Ejes 5-10 A-F | 2026-02-10 | 2026-03-10 | 28 | 27.6 | 37.4 | 135.5 | MURO | 37.367 | 3 | 135.507
24603 - FLORA - PARQUE CENTRAL LOS ROBLES | 916 | Autocompactante | Muros T3, piso 26, ejes 1 - 4, A-L | 2026-02-05 | 2026-03-05 | 28 | 27.6 | 40.3 | 146 | MURO | 40.233 | 3 | 146.014
24603 - FLORA - PARQUE CENTRAL LOS ROBLES | 916 | Autocompactante | Muros T3, piso 26, ejes 1 - 4, A-L | 2026-02-05 | 2026-03-05 | 28 | 27.6 | 40.7 | 147.5 | MURO | 40.233 | 3 | 147.464
24603 - FLORA - PARQUE CENTRAL LOS ROBLES | 916 | Autocompactante | Muros T3, piso 26, ejes 1 - 4, A-L | 2026-02-05 | 2026-03-05 | 28 | 27.6 | 39.7 | 143.8 | MURO | 40.233 | 3 | 143.841
24603 - FLORA - PARQUE CENTRAL LOS ROBLES | 912 | Autocompactante | Muros T3, piso 26, ejes 4 -8, 6-2 | 2026-02-04 | 2026-03-04 | 28 | 27.6 | 35.4 | 128.3 | MURO | 35.767 | 3 | 128.261
24603 - FLORA - PARQUE CENTRAL LOS ROBLES | 912 | Autocompactante | Muros T3, piso 26, ejes 4 -8, 6-2 | 2026-02-04 | 2026-03-04 | 28 | 27.6 | 36.4 | 131.9 | MURO | 35.767 | 3 | 131.884
24603 - FLORA - PARQUE CENTRAL LOS ROBLES | 912 | Autocompactante | Muros T3, piso 26, ejes 4 -8, 6-2 | 2026-02-04 | 2026-03-04 | 28 | 27.6 | 35.5 | 128.6 | MURO | 35.767 | 3 | 128.623
24603 - FLORA - PARQUE CENTRAL LOS ROBLES | 908 | AU | Muros T3 , piso 26 ejes 4 , 8 / A - F | 2026-02-03 | 2026-03-03 | 28 | 27.6 | 35.6 | 129 | MURO | 36.067 | 3 | 128.986
24603 - FLORA - PARQUE CENTRAL LOS ROBLES | 908 | AU | Muros T3 , piso 26 ejes 4 , 8 / A - F | 2026-02-03 | 2026-03-03 | 28 | 27.6 | 36.8 | 133.3 | MURO | 36.067 | 3 | 133.333
24603 - FLORA - PARQUE CENTRAL LOS ROBLES | 908 | AU | Muros T3 , piso 26 ejes 4 , 8 / A - F | 2026-02-03 | 2026-03-03 | 28 | 27.6 | 35.8 | 129.7 | MURO | 36.067 | 3 | 129.71
24603 - FLORA - PARQUE CENTRAL LOS ROBLES | 903 | AU | Muros T3 , piso 26 , ejes 8 - 12 / G - L | 2026-02-02 | 2026-03-02 | 28 | 27.6 | 38.5 | 139.5 | MURO | 38.333 | 3 | 139.493
24603 - FLORA - PARQUE CENTRAL LOS ROBLES | 903 | AU | Muros T3 , piso 26 , ejes 8 - 12 / G - L | 2026-02-02 | 2026-03-02 | 28 | 27.6 | 38.6 | 139.9 | MURO | 38.333 | 3 | 139.855
24603 - FLORA - PARQUE CENTRAL LOS ROBLES | 903 | AU | Muros T3 , piso 26 , ejes 8 - 12 / G - L | 2026-02-02 | 2026-03-02 | 28 | 27.6 | 37.9 | 137.3 | MURO | 38.333 | 3 | 137.319
24603 - FLORA - PARQUE CENTRAL LOS ROBLES | 900 | AU | Muros T3 , piso 26 , ejes 8 - 12 / A - F | 2026-01-31 | 2026-02-28 | 28 | 27.6 | 35.6 | 129 | MURO | 35.7 | 3 | 128.986
24603 - FLORA - PARQUE CENTRAL LOS ROBLES | 900 | AU | Muros T3 , piso 26 , ejes 8 - 12 / A - F | 2026-01-31 | 2026-02-28 | 28 | 27.6 | 35.1 | 127.2 | MURO | 35.7 | 3 | 127.174
24603 - FLORA - PARQUE CENTRAL LOS ROBLES | 900 | AU | Muros T3 , piso 26 , ejes 8 - 12 / A - F | 2026-01-31 | 2026-02-28 | 28 | 27.6 | 36.4 | 131.9 | MURO | 35.7 | 3 | 131.884
24603 - FLORA - PARQUE CENTRAL LOS ROBLES | 897 | AU | Muros T4 , piso 26 , ejes 1 - 5 / G - L | 2026-01-30 | 2026-02-27 | 28 | 27.6 | 38.2 | 138.4 | MURO | 38.233 | 3 | 138.406
24603 - FLORA - PARQUE CENTRAL LOS ROBLES | 897 | AU | Muros T4 , piso 26 , ejes 1 - 5 / G - L | 2026-01-30 | 2026-02-27 | 28 | 27.6 | 38.1 | 138 | MURO | 38.233 | 3 | 138.043
24603 - FLORA - PARQUE CENTRAL LOS ROBLES | 897 | AU | Muros T4 , piso 26 , ejes 1 - 5 / G - L | 2026-01-30 | 2026-02-27 | 28 | 27.6 | 38.4 | 139.1 | MURO | 38.233 | 3 | 139.13
24603 - FLORA - PARQUE CENTRAL LOS ROBLES | 894 | AU | Muros T4 , piso 26 , ejes 1 - 5 / A -F | 2026-01-29 | 2026-02-26 | 28 | 27.6 | 42.4 | 153.6 | MURO | 42.2 | 3 | 153.623
24603 - FLORA - PARQUE CENTRAL LOS ROBLES | 894 | AU | Muros T4 , piso 26 , ejes 1 - 5 / A -F | 2026-01-29 | 2026-02-26 | 28 | 27.6 | 42.7 | 154.7 | MURO | 42.2 | 3 | 154.71
24603 - FLORA - PARQUE CENTRAL LOS ROBLES | 894 | AU | Muros T4 , piso 26 , ejes 1 - 5 / A -F | 2026-01-29 | 2026-02-26 | 28 | 27.6 | 41.5 | 150.4 | MURO | 42.2 | 3 | 150.362
24603 - FLORA - PARQUE CENTRAL LOS ROBLES | 891 | AU | Muros T4 , piso 26 , ejes 5 - 10 / G - L | 2026-01-28 | 2026-02-25 | 28 | 27.6 | 38.3 | 138.8 | MURO | 38.633 | 3 | 138.768
24603 - FLORA - PARQUE CENTRAL LOS ROBLES | 891 | AU | Muros T4 , piso 26 , ejes 5 - 10 / G - L | 2026-01-28 | 2026-02-25 | 28 | 27.6 | 38.5 | 139.5 | MURO | 38.633 | 3 | 139.493
24603 - FLORA - PARQUE CENTRAL LOS ROBLES | 891 | AU | Muros T4 , piso 26 , ejes 5 - 10 / G - L | 2026-01-28 | 2026-02-25 | 28 | 27.6 | 39.1 | 141.7 | MURO | 38.633 | 3 | 141.667
24603 - FLORA - PARQUE CENTRAL LOS ROBLES | 890 | Autoco | Muros T4 , piso 26 , ejes 5 , 10 / A - F | 2026-01-27 | 2026-02-24 | 28 | 27.6 | 38.4 | 139.1 | MURO | 38.7 | 3 | 139.13
24603 - FLORA - PARQUE CENTRAL LOS ROBLES | 890 | Autoco | Muros T4 , piso 26 , ejes 5 , 10 / A - F | 2026-01-27 | 2026-02-24 | 28 | 27.6 | 38.7 | 140.2 | MURO | 38.7 | 3 | 140.217
24603 - FLORA - PARQUE CENTRAL LOS ROBLES | 890 | Autoco | Muros T4 , piso 26 , ejes 5 , 10 / A - F | 2026-01-27 | 2026-02-24 | 28 | 27.6 | 39 | 141.3 | MURO | 38.7 | 3 | 141.304
24603 - FLORA - PARQUE CENTRAL LOS ROBLES | 874 | Autoco | Muros T3 , piso 25 , ejes 8 - 12 , / 6 - 2 | 2026-01-22 | 2026-02-19 | 28 | 27.6 | 40.1 | 145.3 | MURO | 40.133 | 3 | 145.29
24603 - FLORA - PARQUE CENTRAL LOS ROBLES | 874 | Autoco | Muros T3 , piso 25 , ejes 8 - 12 , / 6 - 2 | 2026-01-22 | 2026-02-19 | 28 | 27.6 | 39.9 | 144.6 | MURO | 40.133 | 3 | 144.565
24603 - FLORA - PARQUE CENTRAL LOS ROBLES | 874 | Autoco | Muros T3 , piso 25 , ejes 8 - 12 , / 6 - 2 | 2026-01-22 | 2026-02-19 | 28 | 27.6 | 40.4 | 146.4 | MURO | 40.133 | 3 | 146.377
24603 - FLORA - PARQUE CENTRAL LOS ROBLES | 871 | Ptico | Viga anden , ejes 3 - 4 , / D - E , salon comunal | 2026-01-21 | 2026-02-18 | 28 | 27.6 | 34.6 | 125.4 |  | 34.367 | 3 | 125.362
24603 - FLORA - PARQUE CENTRAL LOS ROBLES | 871 | Ptico | Viga anden , ejes 3 - 4 , / D - E , salon comunal | 2026-01-21 | 2026-02-18 | 28 | 27.6 | 34.5 | 125 |  | 34.367 | 3 | 125
24603 - FLORA - PARQUE CENTRAL LOS ROBLES | 871 | Ptico | Viga anden , ejes 3 - 4 , / D - E , salon comunal | 2026-01-21 | 2026-02-18 | 28 | 27.6 | 34 | 123.2 |  | 34.367 | 3 | 123.188
24603 - FLORA - PARQUE CENTRAL LOS ROBLES | 887 | Autoco | Muros T3 , piso 25 , ejes 1 - 4 , / A - L | 2026-01-26 | 2026-02-23 | 28 | 27.6 | 40 | 144.9 | MURO | 39.9 | 3 | 144.928
24603 - FLORA - PARQUE CENTRAL LOS ROBLES | 887 | Autoco | Muros T3 , piso 25 , ejes 1 - 4 , / A - L | 2026-01-26 | 2026-02-23 | 28 | 27.6 | 39.7 | 143.8 | MURO | 39.9 | 3 | 143.841
24603 - FLORA - PARQUE CENTRAL LOS ROBLES | 887 | Autoco | Muros T3 , piso 25 , ejes 1 - 4 , / A - L | 2026-01-26 | 2026-02-23 | 28 | 27.6 | 40 | 144.9 | MURO | 39.9 | 3 | 144.928
24603 - FLORA - PARQUE CENTRAL LOS ROBLES | 885 | Autoco | Muros T3 , piso 25 , ejes 2 , 7 , / L - 6 | 2026-01-24 | 2026-02-21 | 28 | 27.6 | 40.4 | 146.4 | MURO | 40.133 | 3 | 146.377
24603 - FLORA - PARQUE CENTRAL LOS ROBLES | 885 | Autoco | Muros T3 , piso 25 , ejes 2 , 7 , / L - 6 | 2026-01-24 | 2026-02-21 | 28 | 27.6 | 40.1 | 145.3 | MURO | 40.133 | 3 | 145.29
24603 - FLORA - PARQUE CENTRAL LOS ROBLES | 885 | Autoco | Muros T3 , piso 25 , ejes 2 , 7 , / L - 6 | 2026-01-24 | 2026-02-21 | 28 | 27.6 | 39.9 | 144.6 | MURO | 40.133 | 3 | 144.565
24603 - FLORA - PARQUE CENTRAL LOS ROBLES | 860 | No especificado | Escaleras piso 21 y 22 , T3 | 2026-01-17 | 2026-02-14 | 28 | 27.6 | 36.6 | 132.6 |  | 36.333 | 3 | 132.609
24603 - FLORA - PARQUE CENTRAL LOS ROBLES | 860 | No especificado | Escaleras piso 21 y 22 , T3 | 2026-01-17 | 2026-02-14 | 28 | 27.6 | 36.4 | 131.9 |  | 36.333 | 3 | 131.884
24603 - FLORA - PARQUE CENTRAL LOS ROBLES | 860 | No especificado | Escaleras piso 21 y 22 , T3 | 2026-01-17 | 2026-02-14 | 28 | 27.6 | 36 | 130.4 |  | 36.333 | 3 | 130.435
24603 - FLORA - PARQUE CENTRAL LOS ROBLES | 859 | AU 4000 | Muros T4 , piso 25 , ejes 4 - 6 / G - 2 | 2026-01-16 | 2026-02-13 | 28 | 27.6 | 39.9 | 144.6 | MURO | 40.867 | 3 | 144.565
24603 - FLORA - PARQUE CENTRAL LOS ROBLES | 859 | AU 4000 | Muros T4 , piso 25 , ejes 4 - 6 / G - 2 | 2026-01-16 | 2026-02-13 | 28 | 27.6 | 41.5 | 150.4 | MURO | 40.867 | 3 | 150.362
24603 - FLORA - PARQUE CENTRAL LOS ROBLES | 859 | AU 4000 | Muros T4 , piso 25 , ejes 4 - 6 / G - 2 | 2026-01-16 | 2026-02-13 | 28 | 27.6 | 41.2 | 149.3 | MURO | 40.867 | 3 | 149.275
24603 - FLORA - PARQUE CENTRAL LOS ROBLES | 857 | AU 4000 | Muros T4 , piso 25 ejes 6 - 10 / G - 2 | 2026-01-15 | 2026-02-12 | 28 | 27.6 | 39.5 | 143.1 | MURO | 39.233 | 3 | 143.116
24603 - FLORA - PARQUE CENTRAL LOS ROBLES | 857 | AU 4000 | Muros T4 , piso 25 ejes 6 - 10 / G - 2 | 2026-01-15 | 2026-02-12 | 28 | 27.6 | 39.3 | 142.4 | MURO | 39.233 | 3 | 142.391
24603 - FLORA - PARQUE CENTRAL LOS ROBLES | 857 | AU 4000 | Muros T4 , piso 25 ejes 6 - 10 / G - 2 | 2026-01-15 | 2026-02-12 | 28 | 27.6 | 38.9 | 140.9 | MURO | 39.233 | 3 | 140.942
24603 - FLORA - PARQUE CENTRAL LOS ROBLES | 868 | AU | Muros T3 - Piso 25 - ejes 8 - 12 / A - F | 2026-01-20 | 2026-02-17 | 28 | 27.6 | 37.9 | 137.3 | MURO | 38.133 | 3 | 137.319
24603 - FLORA - PARQUE CENTRAL LOS ROBLES | 868 | AU | Muros T3 - Piso 25 - ejes 8 - 12 / A - F | 2026-01-20 | 2026-02-17 | 28 | 27.6 | 38.4 | 139.1 | MURO | 38.133 | 3 | 139.13
24603 - FLORA - PARQUE CENTRAL LOS ROBLES | 868 | AU | Muros T3 - Piso 25 - ejes 8 - 12 / A - F | 2026-01-20 | 2026-02-17 | 28 | 27.6 | 38.1 | 138 | MURO | 38.133 | 3 | 138.043
24603 - FLORA - PARQUE CENTRAL LOS ROBLES | 865 | AU | Muros T4 - piso 26 - ejes 7 - 10 / A - F | 2026-01-19 | 2026-02-16 | 28 | 27.6 | 34.6 | 125.4 | MURO | 34.5 | 3 | 125.362
24603 - FLORA - PARQUE CENTRAL LOS ROBLES | 865 | AU | Muros T4 - piso 26 - ejes 7 - 10 / A - F | 2026-01-19 | 2026-02-16 | 28 | 27.6 | 34.7 | 125.7 | MURO | 34.5 | 3 | 125.725
24603 - FLORA - PARQUE CENTRAL LOS ROBLES | 865 | AU | Muros T4 - piso 26 - ejes 7 - 10 / A - F | 2026-01-19 | 2026-02-16 | 28 | 27.6 | 34.2 | 123.9 | MURO | 34.5 | 3 | 123.913
24603 - FLORA - PARQUE CENTRAL LOS ROBLES | 862 | AU | Muros piso 2 - T4 ejes 1 - 4 / A - F | 2026-01-17 | 2026-02-14 | 28 | 27.6 | 35.7 | 129.3 | MURO | 35.067 | 3 | 129.348
24603 - FLORA - PARQUE CENTRAL LOS ROBLES | 862 | AU | Muros piso 2 - T4 ejes 1 - 4 / A - F | 2026-01-17 | 2026-02-14 | 28 | 27.6 | 34.1 | 123.6 | MURO | 35.067 | 3 | 123.551
24603 - FLORA - PARQUE CENTRAL LOS ROBLES | 862 | AU | Muros piso 2 - T4 ejes 1 - 4 / A - F | 2026-01-17 | 2026-02-14 | 28 | 27.6 | 35.4 | 128.3 | MURO | 35.067 | 3 | 128.261
24603 - FLORA - PARQUE CENTRAL LOS ROBLES | 823 | AU | Muros T3 piso 24 ejes 8 - 12 / G - L | 2025-12-16 | 2026-01-13 | 28 | 27.6 | 40.9 | 148.2 | MURO | 40.9 | 3 | 148.188
24603 - FLORA - PARQUE CENTRAL LOS ROBLES | 823 | AU | Muros T3 piso 24 ejes 8 - 12 / G - L | 2025-12-16 | 2026-01-13 | 28 | 27.6 | 41.4 | 150 | MURO | 40.9 | 3 | 150
24603 - FLORA - PARQUE CENTRAL LOS ROBLES | 823 | AU | Muros T3 piso 24 ejes 8 - 12 / G - L | 2025-12-16 | 2026-01-13 | 28 | 27.6 | 40.4 | 146.4 | MURO | 40.9 | 3 | 146.377
24603 - FLORA - PARQUE CENTRAL LOS ROBLES | 815 | AU | Muros T4, piso 24 ejes 1 - 6 / G - L | 2025-12-13 | 2026-01-10 | 28 | 27.6 | 48.2 | 174.6 | MURO | 47.533 | 3 | 174.638
24603 - FLORA - PARQUE CENTRAL LOS ROBLES | 815 | AU | Muros T4, piso 24 ejes 1 - 6 / G - L | 2025-12-13 | 2026-01-10 | 28 | 27.6 | 46.9 | 169.9 | MURO | 47.533 | 3 | 169.928
24603 - FLORA - PARQUE CENTRAL LOS ROBLES | 815 | AU | Muros T4, piso 24 ejes 1 - 6 / G - L | 2025-12-13 | 2026-01-10 | 28 | 27.6 | 47.5 | 172.1 | MURO | 47.533 | 3 | 172.101
24603 - FLORA - PARQUE CENTRAL LOS ROBLES | 814 | Industrializado | Placa T3 piso 24 ejes 1 - 8 / G - L | 2025-12-13 | 2026-01-10 | 28 | 27.6 | 44.9 | 162.7 | PLACA | 44.9 | 3 | 162.681
24603 - FLORA - PARQUE CENTRAL LOS ROBLES | 814 | Industrializado | Placa T3 piso 24 ejes 1 - 8 / G - L | 2025-12-13 | 2026-01-10 | 28 | 27.6 | 45.5 | 164.9 | PLACA | 44.9 | 3 | 164.855
24603 - FLORA - PARQUE CENTRAL LOS ROBLES | 814 | Industrializado | Placa T3 piso 24 ejes 1 - 8 / G - L | 2025-12-13 | 2026-01-10 | 28 | 27.6 | 44.3 | 160.5 | PLACA | 44.9 | 3 | 160.507
24603 - FLORA - PARQUE CENTRAL LOS ROBLES | 813 | Industrializado | Escaleras T3 Piso 19 - 20 | 2025-12-13 | 2026-01-10 | 28 | 27.6 | 44.5 | 161.2 |  | 43.833 | 3 | 161.232
24603 - FLORA - PARQUE CENTRAL LOS ROBLES | 813 | Industrializado | Escaleras T3 Piso 19 - 20 | 2025-12-13 | 2026-01-10 | 28 | 27.6 | 43.2 | 156.5 |  | 43.833 | 3 | 156.522
24603 - FLORA - PARQUE CENTRAL LOS ROBLES | 813 | Industrializado | Escaleras T3 Piso 19 - 20 | 2025-12-13 | 2026-01-10 | 28 | 27.6 | 43.8 | 158.7 |  | 43.833 | 3 | 158.696
24603 - FLORA - PARQUE CENTRAL LOS ROBLES | 812 | Industrializado | Placa T3 piso 24 ejes 1 - 8 / A - F y ejes 8 - 12 / F - G | 2025-12-12 | 2026-01-09 | 28 | 27.6 | 46.5 | 168.5 | PLACA | 46.567 | 3 | 168.478
24603 - FLORA - PARQUE CENTRAL LOS ROBLES | 812 | Industrializado | Placa T3 piso 24 ejes 1 - 8 / A - F y ejes 8 - 12 / F - G | 2025-12-12 | 2026-01-09 | 28 | 27.6 | 47.3 | 171.4 | PLACA | 46.567 | 3 | 171.377
24603 - FLORA - PARQUE CENTRAL LOS ROBLES | 812 | Industrializado | Placa T3 piso 24 ejes 1 - 8 / A - F y ejes 8 - 12 / F - G | 2025-12-12 | 2026-01-09 | 28 | 27.6 | 45.9 | 166.3 | PLACA | 46.567 | 3 | 166.304
24603 - FLORA - PARQUE CENTRAL LOS ROBLES | 829 | AU | Muros T3 piso 24 ejes 1 - 7 / G - L | 2025-12-18 | 2026-01-15 | 28 | 27.6 | 40.6 | 147.1 | MURO | 40.9 | 3 | 147.101
24603 - FLORA - PARQUE CENTRAL LOS ROBLES | 829 | AU | Muros T3 piso 24 ejes 1 - 7 / G - L | 2025-12-18 | 2026-01-15 | 28 | 27.6 | 41 | 148.6 | MURO | 40.9 | 3 | 148.551
24603 - FLORA - PARQUE CENTRAL LOS ROBLES | 829 | AU | Muros T3 piso 24 ejes 1 - 7 / G - L | 2025-12-18 | 2026-01-15 | 28 | 27.6 | 41.1 | 148.9 | MURO | 40.9 | 3 | 148.913
24603 - FLORA - PARQUE CENTRAL LOS ROBLES | 827 | AU | Muros T3 piso 24 ejes 1 - 8 / A - F | 2025-12-17 | 2026-01-14 | 28 | 27.6 | 44.1 | 159.8 | MURO | 44.133 | 3 | 159.783
24603 - FLORA - PARQUE CENTRAL LOS ROBLES | 827 | AU | Muros T3 piso 24 ejes 1 - 8 / A - F | 2025-12-17 | 2026-01-14 | 28 | 27.6 | 44.7 | 162 | MURO | 44.133 | 3 | 161.957
24603 - FLORA - PARQUE CENTRAL LOS ROBLES | 827 | AU | Muros T3 piso 24 ejes 1 - 8 / A - F | 2025-12-17 | 2026-01-14 | 28 | 27.6 | 43.6 | 158 | MURO | 44.133 | 3 | 157.971
24603 - FLORA - PARQUE CENTRAL LOS ROBLES | 821 | Indus | Escaleras piso 22 T4 al 23 | 2025-12-16 | 2026-01-13 | 28 | 27.6 | 40.5 | 146.7 |  | 40 | 3 | 146.739
24603 - FLORA - PARQUE CENTRAL LOS ROBLES | 821 | Indus | Escaleras piso 22 T4 al 23 | 2025-12-16 | 2026-01-13 | 28 | 27.6 | 39.5 | 143.1 |  | 40 | 3 | 143.116
24603 - FLORA - PARQUE CENTRAL LOS ROBLES | 821 | Indus | Escaleras piso 22 T4 al 23 | 2025-12-16 | 2026-01-13 | 28 | 27.6 | 40 | 144.9 |  | 40 | 3 | 144.928
24603 - FLORA - PARQUE CENTRAL LOS ROBLES | 819 | AU | Muros T4, piso 24, ejes 1 - 2 / A - F, T3 P24 ejes 8 - 12 / A - F | 2025-12-15 | 2026-01-12 | 28 | 27.6 | 41.9 | 151.8 | MURO | 41.167 | 3 | 151.812
24603 - FLORA - PARQUE CENTRAL LOS ROBLES | 819 | AU | Muros T4, piso 24, ejes 1 - 2 / A - F, T3 P24 ejes 8 - 12 / A - F | 2025-12-15 | 2026-01-12 | 28 | 27.6 | 40.6 | 147.1 | MURO | 41.167 | 3 | 147.101
24603 - FLORA - PARQUE CENTRAL LOS ROBLES | 819 | AU | Muros T4, piso 24, ejes 1 - 2 / A - F, T3 P24 ejes 8 - 12 / A - F | 2025-12-15 | 2026-01-12 | 28 | 27.6 | 41 | 148.6 | MURO | 41.167 | 3 | 148.551
24603 - FLORA - PARQUE CENTRAL LOS ROBLES | 799 | Indus | Placa T4, ejes 1 - 3 / G - L, P24 y ejes 8 - 12 / G - L, P24 T3 | 2025-12-05 | 2026-01-02 | 28 | 27.6 | 46.5 | 168.5 | PLACA | 46.567 | 3 | 168.478
24603 - FLORA - PARQUE CENTRAL LOS ROBLES | 799 | Indus | Placa T4, ejes 1 - 3 / G - L, P24 y ejes 8 - 12 / G - L, P24 T3 | 2025-12-05 | 2026-01-02 | 28 | 27.6 | 47.3 | 171.4 | PLACA | 46.567 | 3 | 171.377
24603 - FLORA - PARQUE CENTRAL LOS ROBLES | 799 | Indus | Placa T4, ejes 1 - 3 / G - L, P24 y ejes 8 - 12 / G - L, P24 T3 | 2025-12-05 | 2026-01-02 | 28 | 27.6 | 45.9 | 166.3 | PLACA | 46.567 | 3 | 166.304
24603 - FLORA - PARQUE CENTRAL LOS ROBLES | 795 | Indus | Placa ejes 1 - 3 / 10 / G - L piso 24, T3 | 2025-12-04 | 2026-01-01 | 28 | 27.6 | 40.6 | 147.1 | PLACA | 41 | 3 | 147.101
24603 - FLORA - PARQUE CENTRAL LOS ROBLES | 795 | Indus | Placa ejes 1 - 3 / 10 / G - L piso 24, T3 | 2025-12-04 | 2026-01-01 | 28 | 27.6 | 41.2 | 149.3 | PLACA | 41 | 3 | 149.275
24603 - FLORA - PARQUE CENTRAL LOS ROBLES | 795 | Indus | Placa ejes 1 - 3 / 10 / G - L piso 24, T3 | 2025-12-04 | 2026-01-01 | 28 | 27.6 | 41.2 | 149.3 | PLACA | 41 | 3 | 149.275
24603 - FLORA - PARQUE CENTRAL LOS ROBLES | 792 | Indus | Placa ejes 3 - 10 / A - F, piso 24, T4 | 2025-12-03 | 2025-12-31 | 28 | 27.6 | 49.3 | 178.6 | PLACA | 48.867 | 3 | 178.623
24603 - FLORA - PARQUE CENTRAL LOS ROBLES | 792 | Indus | Placa ejes 3 - 10 / A - F, piso 24, T4 | 2025-12-03 | 2025-12-31 | 28 | 27.6 | 47.7 | 172.8 | PLACA | 48.867 | 3 | 172.826
24603 - FLORA - PARQUE CENTRAL LOS ROBLES | 792 | Indus | Placa ejes 3 - 10 / A - F, piso 24, T4 | 2025-12-03 | 2025-12-31 | 28 | 27.6 | 49.6 | 179.7 | PLACA | 48.867 | 3 | 179.71
24603 - FLORA - PARQUE CENTRAL LOS ROBLES | 803 | Indus | Placa T3, piso 24, ejes 1 - 3 / G -L, ejes 8 - 12 / G - L | 2025-12-09 | 2026-01-06 | 28 | 27.6 | 47.4 | 171.7 | PLACA | 46.767 | 3 | 171.739
24603 - FLORA - PARQUE CENTRAL LOS ROBLES | 803 | Indus | Placa T3, piso 24, ejes 1 - 3 / G -L, ejes 8 - 12 / G - L | 2025-12-09 | 2026-01-06 | 28 | 27.6 | 46.1 | 167 | PLACA | 46.767 | 3 | 167.029
24603 - FLORA - PARQUE CENTRAL LOS ROBLES | 803 | Indus | Placa T3, piso 24, ejes 1 - 3 / G -L, ejes 8 - 12 / G - L | 2025-12-09 | 2026-01-06 | 28 | 27.6 | 46.8 | 169.6 | PLACA | 46.767 | 3 | 169.565
24603 - FLORA - PARQUE CENTRAL LOS ROBLES | 810 | Autoco AU | Muros T4 piso 24, ejes 2 - 3 / A - F, / 6 - 6 - 10 - 6 - 1 | 2025-12-12 | 2026-01-09 | 28 | 27.6 | 42.6 | 154.3 | MURO | 42.6 | 3 | 154.348
24603 - FLORA - PARQUE CENTRAL LOS ROBLES | 810 | Autoco AU | Muros T4 piso 24, ejes 2 - 3 / A - F, / 6 - 6 - 10 - 6 - 1 | 2025-12-12 | 2026-01-09 | 28 | 27.6 | 43.3 | 156.9 | MURO | 42.6 | 3 | 156.884
24603 - FLORA - PARQUE CENTRAL LOS ROBLES | 810 | Autoco AU | Muros T4 piso 24, ejes 2 - 3 / A - F, / 6 - 6 - 10 - 6 - 1 | 2025-12-12 | 2026-01-09 | 28 | 27.6 | 41.9 | 151.8 | MURO | 42.6 | 3 | 151.812
24603 - FLORA - PARQUE CENTRAL LOS ROBLES | 808 | Autoco | Muros T4, P24, ejes 3 - 101 A - F | 2025-12-11 | 2026-01-08 | 28 | 27.6 | 40.6 | 147.1 | MURO | 40.533 | 3 | 147.101
24603 - FLORA - PARQUE CENTRAL LOS ROBLES | 808 | Autoco | Muros T4, P24, ejes 3 - 101 A - F | 2025-12-11 | 2026-01-08 | 28 | 27.6 | 41.2 | 149.3 | MURO | 40.533 | 3 | 149.275
24603 - FLORA - PARQUE CENTRAL LOS ROBLES | 808 | Autoco | Muros T4, P24, ejes 3 - 101 A - F | 2025-12-11 | 2026-01-08 | 28 | 27.6 | 39.8 | 144.2 | MURO | 40.533 | 3 | 144.203
24603 - FLORA - PARQUE CENTRAL LOS ROBLES | 838 | INDUS | Escaleras piso 21-22 T3 | 2025-12-22 | 2026-01-19 | 28 | 27.6 | 44.4 | 160.9 |  | 44.133 | 3 | 160.87
24603 - FLORA - PARQUE CENTRAL LOS ROBLES | 838 | INDUS | Escaleras piso 21-22 T3 | 2025-12-22 | 2026-01-19 | 28 | 27.6 | 44.1 | 159.8 |  | 44.133 | 3 | 159.783
24603 - FLORA - PARQUE CENTRAL LOS ROBLES | 838 | INDUS | Escaleras piso 21-22 T3 | 2025-12-22 | 2026-01-19 | 28 | 27.6 | 43.9 | 159.1 |  | 44.133 | 3 | 159.058
24603 - FLORA - PARQUE CENTRAL LOS ROBLES | 835 | AU | Muros T4, piso 25, ejes 5-10 / A-F | 2025-12-19 | 2026-01-16 | 28 | 27.6 | 49 | 177.5 | MURO | 48.767 | 3 | 177.536
24603 - FLORA - PARQUE CENTRAL LOS ROBLES | 835 | AU | Muros T4, piso 25, ejes 5-10 / A-F | 2025-12-19 | 2026-01-16 | 28 | 27.6 | 48.6 | 176.1 | MURO | 48.767 | 3 | 176.087
24603 - FLORA - PARQUE CENTRAL LOS ROBLES | 835 | AU | Muros T4, piso 25, ejes 5-10 / A-F | 2025-12-19 | 2026-01-16 | 28 | 27.6 | 48.7 | 176.4 | MURO | 48.767 | 3 | 176.449
24603 - FLORA - PARQUE CENTRAL LOS ROBLES | 783 | T - 3000 | Barrete M 44 | 2025-12-01 | 2025-12-29 | 28 | 21 | 28.7 | 136.7 |  | 28.9 | 3 | 136.667
24603 - FLORA - PARQUE CENTRAL LOS ROBLES | 783 | T - 3000 | Barrete M 44 | 2025-12-01 | 2025-12-29 | 28 | 21 | 28.8 | 137.1 |  | 28.9 | 3 | 137.143
24603 - FLORA - PARQUE CENTRAL LOS ROBLES | 783 | T - 3000 | Barrete M 44 | 2025-12-01 | 2025-12-29 | 28 | 21 | 29.2 | 139 |  | 28.9 | 3 | 139.048
24603 - FLORA - PARQUE CENTRAL LOS ROBLES | 776 | T - 3000 | Pantalla 53 hembra | 2025-11-28 | 2025-12-26 | 28 | 21 | 29.3 | 139.5 |  | 28.8 | 3 | 139.524
24603 - FLORA - PARQUE CENTRAL LOS ROBLES | 776 | T - 3000 | Pantalla 53 hembra | 2025-11-28 | 2025-12-26 | 28 | 21 | 28.5 | 135.7 |  | 28.8 | 3 | 135.714
24603 - FLORA - PARQUE CENTRAL LOS ROBLES | 776 | T - 3000 | Pantalla 53 hembra | 2025-11-28 | 2025-12-26 | 28 | 21 | 28.6 | 136.2 |  | 28.8 | 3 | 136.19
24603 - FLORA - PARQUE CENTRAL LOS ROBLES | 773 | T - 3000 | Columnas eje 2 - C | 2025-11-28 | 2025-12-26 | 28 | 21 | 40.7 | 193.8 |  | 41.1 | 3 | 193.81
24603 - FLORA - PARQUE CENTRAL LOS ROBLES | 773 | T - 3000 | Columnas eje 2 - C | 2025-11-28 | 2025-12-26 | 28 | 21 | 41.6 | 198.1 |  | 41.1 | 3 | 198.095
24603 - FLORA - PARQUE CENTRAL LOS ROBLES | 773 | T - 3000 | Columnas eje 2 - C | 2025-11-28 | 2025-12-26 | 28 | 21 | 41 | 195.2 |  | 41.1 | 3 | 195.238
24603 - FLORA - PARQUE CENTRAL LOS ROBLES | 772 | T - 3000 | Pantalla macho 42 | 2025-11-27 | 2025-12-25 | 28 | 21 | 28.3 | 134.8 |  | 27.667 | 3 | 134.762
24603 - FLORA - PARQUE CENTRAL LOS ROBLES | 772 | T - 3000 | Pantalla macho 42 | 2025-11-27 | 2025-12-25 | 28 | 21 | 27.3 | 130 |  | 27.667 | 3 | 130
24603 - FLORA - PARQUE CENTRAL LOS ROBLES | 772 | T - 3000 | Pantalla macho 42 | 2025-11-27 | 2025-12-25 | 28 | 21 | 27.4 | 130.5 |  | 27.667 | 3 | 130.476
24603 - FLORA - PARQUE CENTRAL LOS ROBLES | 767 | No especificado | Pantalla 46 macho | 2025-11-26 | 2025-12-24 | 28 | 21 | 24.3 | 115.7 |  | 24 | 3 | 115.714
24603 - FLORA - PARQUE CENTRAL LOS ROBLES | 767 | No especificado | Pantalla 46 macho | 2025-11-26 | 2025-12-24 | 28 | 21 | 24.2 | 115.2 |  | 24 | 3 | 115.238
24603 - FLORA - PARQUE CENTRAL LOS ROBLES | 767 | No especificado | Pantalla 46 macho | 2025-11-26 | 2025-12-24 | 28 | 21 | 23.5 | 111.9 |  | 24 | 3 | 111.905
24603 - FLORA - PARQUE CENTRAL LOS ROBLES | 761 | T3000 | Pantalla 49 hembra | 2025-11-25 | 2025-12-23 | 28 | 21 | 23.6 | 112.4 |  | 23.033 | 3 | 112.381
24603 - FLORA - PARQUE CENTRAL LOS ROBLES | 761 | T3000 | Pantalla 49 hembra | 2025-11-25 | 2025-12-23 | 28 | 21 | 22.8 | 108.6 |  | 23.033 | 3 | 108.571
24603 - FLORA - PARQUE CENTRAL LOS ROBLES | 761 | T3000 | Pantalla 49 hembra | 2025-11-25 | 2025-12-23 | 28 | 21 | 22.7 | 108.1 |  | 23.033 | 3 | 108.095
24603 - FLORA - PARQUE CENTRAL LOS ROBLES | 752 | No especificado | Columnas comercio 2 piso 2 E2 / A - B | 2025-11-21 | 2025-12-19 | 28 | 21 | 26.4 | 125.7 |  | 26 | 3 | 125.714
24603 - FLORA - PARQUE CENTRAL LOS ROBLES | 752 | No especificado | Columnas comercio 2 piso 2 E2 / A - B | 2025-11-21 | 2025-12-19 | 28 | 21 | 26 | 123.8 |  | 26 | 3 | 123.81
24603 - FLORA - PARQUE CENTRAL LOS ROBLES | 752 | No especificado | Columnas comercio 2 piso 2 E2 / A - B | 2025-11-21 | 2025-12-19 | 28 | 21 | 25.6 | 121.9 |  | 26 | 3 | 121.905
24603 - FLORA - PARQUE CENTRAL LOS ROBLES | 743 | T 3000 | Pantalla hembra 45 | 2025-11-18 | 2025-12-16 | 28 | 21 | 25.5 | 121.4 |  | 25.867 | 3 | 121.429
24603 - FLORA - PARQUE CENTRAL LOS ROBLES | 743 | T 3000 | Pantalla hembra 45 | 2025-11-18 | 2025-12-16 | 28 | 21 | 26 | 123.8 |  | 25.867 | 3 | 123.81
24603 - FLORA - PARQUE CENTRAL LOS ROBLES | 743 | T 3000 | Pantalla hembra 45 | 2025-11-18 | 2025-12-16 | 28 | 21 | 26.1 | 124.3 |  | 25.867 | 3 | 124.286
24603 - FLORA - PARQUE CENTRAL LOS ROBLES | 739 | P 3000 | Columna piso 2 eje 1 - A - C comercio 2 | 2025-11-15 | 2025-12-13 | 28 | 21 | 34.9 | 166.2 |  | 34.7 | 3 | 166.19
24603 - FLORA - PARQUE CENTRAL LOS ROBLES | 739 | P 3000 | Columna piso 2 eje 1 - A - C comercio 2 | 2025-11-15 | 2025-12-13 | 28 | 21 | 33.8 | 161 |  | 34.7 | 3 | 160.952
24603 - FLORA - PARQUE CENTRAL LOS ROBLES | 739 | P 3000 | Columna piso 2 eje 1 - A - C comercio 2 | 2025-11-15 | 2025-12-13 | 28 | 21 | 35.4 | 168.6 |  | 34.7 | 3 | 168.571
24603 - FLORA - PARQUE CENTRAL LOS ROBLES | 736 | T 3000 | Pantalla H47 | 2025-11-14 | 2025-12-12 | 28 | 21 | 27.7 | 131.9 |  | 27.167 | 3 | 131.905
24603 - FLORA - PARQUE CENTRAL LOS ROBLES | 736 | T 3000 | Pantalla H47 | 2025-11-14 | 2025-12-12 | 28 | 21 | 26.5 | 126.2 |  | 27.167 | 3 | 126.19
24603 - FLORA - PARQUE CENTRAL LOS ROBLES | 736 | T 3000 | Pantalla H47 | 2025-11-14 | 2025-12-12 | 28 | 21 | 27.3 | 130 |  | 27.167 | 3 | 130
24603 - FLORA - PARQUE CENTRAL LOS ROBLES | 733 | P 3000 | Columnas ejes 1 / A- C piso 2 comercio 2 | 2025-11-14 | 2025-12-12 | 28 | 21 | 33.4 | 159 |  | 33.767 | 3 | 159.048
24603 - FLORA - PARQUE CENTRAL LOS ROBLES | 733 | P 3000 | Columnas ejes 1 / A- C piso 2 comercio 2 | 2025-11-14 | 2025-12-12 | 28 | 21 | 33.8 | 161 |  | 33.767 | 3 | 160.952
24603 - FLORA - PARQUE CENTRAL LOS ROBLES | 733 | P 3000 | Columnas ejes 1 / A- C piso 2 comercio 2 | 2025-11-14 | 2025-12-12 | 28 | 21 | 34.1 | 162.4 |  | 33.767 | 3 | 162.381
24603 - FLORA - PARQUE CENTRAL LOS ROBLES | 730 | T 3000 | Pantalla 43 | 2025-11-13 | 2025-12-11 | 28 | 21 | 26.4 | 125.7 |  | 26 | 3 | 125.714
24603 - FLORA - PARQUE CENTRAL LOS ROBLES | 730 | T 3000 | Pantalla 43 | 2025-11-13 | 2025-12-11 | 28 | 21 | 25.5 | 121.4 |  | 26 | 3 | 121.429
24603 - FLORA - PARQUE CENTRAL LOS ROBLES | 730 | T 3000 | Pantalla 43 | 2025-11-13 | 2025-12-11 | 28 | 21 | 26.1 | 124.3 |  | 26 | 3 | 124.286
24603 - FLORA - PARQUE CENTRAL LOS ROBLES | 725 | T - 3000 | Pilote 49 plataforma 1 | 2025-11-11 | 2025-12-09 | 28 | 21 | 25.2 | 120 |  | 24.633 | 3 | 120
24603 - FLORA - PARQUE CENTRAL LOS ROBLES | 725 | T - 3000 | Pilote 49 plataforma 1 | 2025-11-11 | 2025-12-09 | 28 | 21 | 24.4 | 116.2 |  | 24.633 | 3 | 116.19
24603 - FLORA - PARQUE CENTRAL LOS ROBLES | 725 | T - 3000 | Pilote 49 plataforma 1 | 2025-11-11 | 2025-12-09 | 28 | 21 | 24.3 | 115.7 |  | 24.633 | 3 | 115.714
24603 - FLORA - PARQUE CENTRAL LOS ROBLES | 722 | No especificado | Pilote 75 torre 1 | 2025-11-11 | 2025-12-09 | 28 | 21 | 29.6 | 141 |  | 30.3 | 3 | 140.952
24603 - FLORA - PARQUE CENTRAL LOS ROBLES | 722 | No especificado | Pilote 75 torre 1 | 2025-11-11 | 2025-12-09 | 28 | 21 | 30.6 | 145.7 |  | 30.3 | 3 | 145.714
24603 - FLORA - PARQUE CENTRAL LOS ROBLES | 722 | No especificado | Pilote 75 torre 1 | 2025-11-11 | 2025-12-09 | 28 | 21 | 30.7 | 146.2 |  | 30.3 | 3 | 146.19
24603 - FLORA - PARQUE CENTRAL LOS ROBLES | 721 | T - 3000 | Pilote 72 plataforma 1 | 2025-11-10 | 2025-12-08 | 28 | 21 | 26.1 | 124.3 |  | 26.033 | 3 | 124.286
24603 - FLORA - PARQUE CENTRAL LOS ROBLES | 721 | T - 3000 | Pilote 72 plataforma 1 | 2025-11-10 | 2025-12-08 | 28 | 21 | 25.3 | 120.5 |  | 26.033 | 3 | 120.476
24603 - FLORA - PARQUE CENTRAL LOS ROBLES | 721 | T - 3000 | Pilote 72 plataforma 1 | 2025-11-10 | 2025-12-08 | 28 | 21 | 26.7 | 127.1 |  | 26.033 | 3 | 127.143
24603 - FLORA - PARQUE CENTRAL LOS ROBLES | 716 | T - 3000 | Pilote 107 plataforma 1 | 2025-11-08 | 2025-12-06 | 28 | 21 | 23.3 | 111 |  | 23.333 | 3 | 110.952
24603 - FLORA - PARQUE CENTRAL LOS ROBLES | 716 | T - 3000 | Pilote 107 plataforma 1 | 2025-11-08 | 2025-12-06 | 28 | 21 | 23.6 | 112.4 |  | 23.333 | 3 | 112.381
24603 - FLORA - PARQUE CENTRAL LOS ROBLES | 716 | T - 3000 | Pilote 107 plataforma 1 | 2025-11-08 | 2025-12-06 | 28 | 21 | 23.1 | 110 |  | 23.333 | 3 | 110
24603 - FLORA - PARQUE CENTRAL LOS ROBLES | 715 | T - 3000 | Pilote 70 plataforma 1 | 2025-11-07 | 2025-12-05 | 28 | 21 | 25.9 | 123.3 |  | 25.467 | 3 | 123.333
24603 - FLORA - PARQUE CENTRAL LOS ROBLES | 715 | T - 3000 | Pilote 70 plataforma 1 | 2025-11-07 | 2025-12-05 | 28 | 21 | 25.2 | 120 |  | 25.467 | 3 | 120
24603 - FLORA - PARQUE CENTRAL LOS ROBLES | 715 | T - 3000 | Pilote 70 plataforma 1 | 2025-11-07 | 2025-12-05 | 28 | 21 | 25.3 | 120.5 |  | 25.467 | 3 | 120.476
24603 - FLORA - PARQUE CENTRAL LOS ROBLES | 713 | T - 3000 | Pilote 103 plataforma 1 | 2025-11-07 | 2025-12-05 | 28 | 21 | 25.9 | 123.3 |  | 25.367 | 3 | 123.333
24603 - FLORA - PARQUE CENTRAL LOS ROBLES | 713 | T - 3000 | Pilote 103 plataforma 1 | 2025-11-07 | 2025-12-05 | 28 | 21 | 25.1 | 119.5 |  | 25.367 | 3 | 119.524
24603 - FLORA - PARQUE CENTRAL LOS ROBLES | 713 | T - 3000 | Pilote 103 plataforma 1 | 2025-11-07 | 2025-12-05 | 28 | 21 | 25.1 | 119.5 |  | 25.367 | 3 | 119.524
24603 - FLORA - PARQUE CENTRAL LOS ROBLES | 712 | P - 3000 | Placa eje 1 - 2 / A - C piso 2 comercio 2 | 2025-11-07 | 2025-12-05 | 28 | 21 | 31.2 | 148.6 | PLACA | 30.733 | 3 | 148.571
24603 - FLORA - PARQUE CENTRAL LOS ROBLES | 712 | P - 3000 | Placa eje 1 - 2 / A - C piso 2 comercio 2 | 2025-11-07 | 2025-12-05 | 28 | 21 | 30.4 | 144.8 | PLACA | 30.733 | 3 | 144.762
24603 - FLORA - PARQUE CENTRAL LOS ROBLES | 712 | P - 3000 | Placa eje 1 - 2 / A - C piso 2 comercio 2 | 2025-11-07 | 2025-12-05 | 28 | 21 | 30.6 | 145.7 | PLACA | 30.733 | 3 | 145.714
24603 - FLORA - PARQUE CENTRAL LOS ROBLES | 711 | T - 3000 | Pilote 58 plataforma 1 | 2025-11-06 | 2025-12-04 | 28 | 21 | 30 | 142.9 |  | 29.767 | 3 | 142.857
24603 - FLORA - PARQUE CENTRAL LOS ROBLES | 711 | T - 3000 | Pilote 58 plataforma 1 | 2025-11-06 | 2025-12-04 | 28 | 21 | 30.2 | 143.8 |  | 29.767 | 3 | 143.81
24603 - FLORA - PARQUE CENTRAL LOS ROBLES | 711 | T - 3000 | Pilote 58 plataforma 1 | 2025-11-06 | 2025-12-04 | 28 | 21 | 29.1 | 138.6 |  | 29.767 | 3 | 138.571
24603 - FLORA - PARQUE CENTRAL LOS ROBLES | 709 | T - 3000 | Pilote 66 plataforma 1 | 2025-11-06 | 2025-12-04 | 28 | 21 | 26.2 | 124.8 |  | 26.833 | 3 | 124.762
24603 - FLORA - PARQUE CENTRAL LOS ROBLES | 709 | T - 3000 | Pilote 66 plataforma 1 | 2025-11-06 | 2025-12-04 | 28 | 21 | 27.6 | 131.4 |  | 26.833 | 3 | 131.429
24603 - FLORA - PARQUE CENTRAL LOS ROBLES | 709 | T - 3000 | Pilote 66 plataforma 1 | 2025-11-06 | 2025-12-04 | 28 | 21 | 26.7 | 127.1 |  | 26.833 | 3 | 127.143
24603 - FLORA - PARQUE CENTRAL LOS ROBLES | 705 | T - 3000 | Pilote 57 plataforma 1 | 2025-11-05 | 2025-12-03 | 28 | 21 | 26.2 | 124.8 |  | 25.967 | 3 | 124.762
24603 - FLORA - PARQUE CENTRAL LOS ROBLES | 705 | T - 3000 | Pilote 57 plataforma 1 | 2025-11-05 | 2025-12-03 | 28 | 21 | 26.5 | 126.2 |  | 25.967 | 3 | 126.19
24603 - FLORA - PARQUE CENTRAL LOS ROBLES | 705 | T - 3000 | Pilote 57 plataforma 1 | 2025-11-05 | 2025-12-03 | 28 | 21 | 25.2 | 120 |  | 25.967 | 3 | 120
24603 - FLORA - PARQUE CENTRAL LOS ROBLES | 704 | T 3000 | Pilote 53 plataforma 1 | 2025-11-04 | 2025-12-02 | 28 | 21 | 24 | 114.3 |  | 24.167 | 3 | 114.286
24603 - FLORA - PARQUE CENTRAL LOS ROBLES | 704 | T 3000 | Pilote 53 plataforma 1 | 2025-11-04 | 2025-12-02 | 28 | 21 | 24.1 | 114.8 |  | 24.167 | 3 | 114.762
24603 - FLORA - PARQUE CENTRAL LOS ROBLES | 704 | T 3000 | Pilote 53 plataforma 1 | 2025-11-04 | 2025-12-02 | 28 | 21 | 24.4 | 116.2 |  | 24.167 | 3 | 116.19
24603 - FLORA - PARQUE CENTRAL LOS ROBLES | 680 | No especificado | Placa comunal ejes 5-4 /D-G | 2025-10-27 | 2025-11-24 | 28 | 21 | 25.7 | 122.4 | PLACA | 26.033 | 3 | 122.381
24603 - FLORA - PARQUE CENTRAL LOS ROBLES | 680 | No especificado | Placa comunal ejes 5-4 /D-G | 2025-10-27 | 2025-11-24 | 28 | 21 | 26.5 | 126.2 | PLACA | 26.033 | 3 | 126.19
24603 - FLORA - PARQUE CENTRAL LOS ROBLES | 680 | No especificado | Placa comunal ejes 5-4 /D-G | 2025-10-27 | 2025-11-24 | 28 | 21 | 25.9 | 123.3 | PLACA | 26.033 | 3 | 123.333
24603 - FLORA - PARQUE CENTRAL LOS ROBLES | 666 | AU3000 | Columnas ejes piso 1 / 2 ejes A - C | 2025-10-22 | 2025-11-19 | 28 | 21 | 28.9 | 137.6 |  | 28.533 | 3 | 137.619
24603 - FLORA - PARQUE CENTRAL LOS ROBLES | 666 | AU3000 | Columnas ejes piso 1 / 2 ejes A - C | 2025-10-22 | 2025-11-19 | 28 | 21 | 29.2 | 139 |  | 28.533 | 3 | 139.048
24603 - FLORA - PARQUE CENTRAL LOS ROBLES | 666 | AU3000 | Columnas ejes piso 1 / 2 ejes A - C | 2025-10-22 | 2025-11-19 | 28 | 21 | 27.5 | 131 |  | 28.533 | 3 | 130.952
24603 - FLORA - PARQUE CENTRAL LOS ROBLES | 654 | AU 6000 | Columna piso 1 eje 1 - A - C | 2025-10-18 | 2025-11-15 | 28 | 21 | 34.5 | 164.3 |  | 34.7 | 3 | 164.286
24603 - FLORA - PARQUE CENTRAL LOS ROBLES | 654 | AU 6000 | Columna piso 1 eje 1 - A - C | 2025-10-18 | 2025-11-15 | 28 | 21 | 34.8 | 165.7 |  | 34.7 | 3 | 165.714
24603 - FLORA - PARQUE CENTRAL LOS ROBLES | 654 | AU 6000 | Columna piso 1 eje 1 - A - C | 2025-10-18 | 2025-11-15 | 28 | 21 | 34.8 | 165.7 |  | 34.7 | 3 | 165.714
24603 - FLORA - PARQUE CENTRAL LOS ROBLES | 642 | P - 3000 | Placa comercio 2 eje G - 4 | 2025-10-15 | 2025-11-12 | 28 | 21 | 24.2 | 115.2 | PLACA | 24.5 | 3 | 115.238
24603 - FLORA - PARQUE CENTRAL LOS ROBLES | 642 | P - 3000 | Placa comercio 2 eje G - 4 | 2025-10-15 | 2025-11-12 | 28 | 21 | 24.3 | 115.7 | PLACA | 24.5 | 3 | 115.714
24603 - FLORA - PARQUE CENTRAL LOS ROBLES | 642 | P - 3000 | Placa comercio 2 eje G - 4 | 2025-10-15 | 2025-11-12 | 28 | 21 | 25 | 119 | PLACA | 24.5 | 3 | 119.048
24603 - FLORA - PARQUE CENTRAL LOS ROBLES | 627 | P - 3000 | Plataforma eje G - K entre 4 - 8 | 2025-10-07 | 2025-11-04 | 28 | 21 | 29.9 | 142.4 |  | 29.567 | 3 | 142.381
24603 - FLORA - PARQUE CENTRAL LOS ROBLES | 627 | P - 3000 | Plataforma eje G - K entre 4 - 8 | 2025-10-07 | 2025-11-04 | 28 | 21 | 29.2 | 139 |  | 29.567 | 3 | 139.048
24603 - FLORA - PARQUE CENTRAL LOS ROBLES | 627 | P - 3000 | Plataforma eje G - K entre 4 - 8 | 2025-10-07 | 2025-11-04 | 28 | 21 | 29.6 | 141 |  | 29.567 | 3 | 140.952
24603 - FLORA - PARQUE CENTRAL LOS ROBLES | 624 | P - 3000 | Plataforma ejes G - K entre 4 - 8 | 2025-10-07 | 2025-11-04 | 28 | 21 | 26 | 123.8 |  | 26.067 | 3 | 123.81
24603 - FLORA - PARQUE CENTRAL LOS ROBLES | 624 | P - 3000 | Plataforma ejes G - K entre 4 - 8 | 2025-10-07 | 2025-11-04 | 28 | 21 | 25.9 | 123.3 |  | 26.067 | 3 | 123.333
24603 - FLORA - PARQUE CENTRAL LOS ROBLES | 624 | P - 3000 | Plataforma ejes G - K entre 4 - 8 | 2025-10-07 | 2025-11-04 | 28 | 21 | 26.3 | 125.2 |  | 26.067 | 3 | 125.238
24603 - FLORA - PARQUE CENTRAL LOS ROBLES | 607 | No especificado | Viga cabezal plataforma 1 eje I - K | 2025-09-29 | 2025-10-27 | 28 | 21 | 29.3 | 139.5 |  | 29.267 | 3 | 139.524
24603 - FLORA - PARQUE CENTRAL LOS ROBLES | 607 | No especificado | Viga cabezal plataforma 1 eje I - K | 2025-09-29 | 2025-10-27 | 28 | 21 | 29.7 | 141.4 |  | 29.267 | 3 | 141.429
24603 - FLORA - PARQUE CENTRAL LOS ROBLES | 607 | No especificado | Viga cabezal plataforma 1 eje I - K | 2025-09-29 | 2025-10-27 | 28 | 21 | 28.8 | 137.1 |  | 29.267 | 3 | 137.143
24603 - FLORA - PARQUE CENTRAL LOS ROBLES | 595 | No especificado | Placa semisótano ejes 5-8 / E-L fundida 1 | 2025-09-25 | 2025-10-23 | 28 | 21 | 26.8 | 127.6 | PLACA | 27.167 | 3 | 127.619
24603 - FLORA - PARQUE CENTRAL LOS ROBLES | 595 | No especificado | Placa semisótano ejes 5-8 / E-L fundida 1 | 2025-09-25 | 2025-10-23 | 28 | 21 | 27.8 | 132.4 | PLACA | 27.167 | 3 | 132.381
24603 - FLORA - PARQUE CENTRAL LOS ROBLES | 595 | No especificado | Placa semisótano ejes 5-8 / E-L fundida 1 | 2025-09-25 | 2025-10-23 | 28 | 21 | 26.9 | 128.1 | PLACA | 27.167 | 3 | 128.095
24603 - FLORA - PARQUE CENTRAL LOS ROBLES | 515 | No especificado | Pantalla 04 - macho | 2025-08-23 | 2025-09-20 | 28 | 21 | 34.1 | 162.4 |  | 33.933 | 3 | 162.381
24603 - FLORA - PARQUE CENTRAL LOS ROBLES | 515 | No especificado | Pantalla 04 - macho | 2025-08-23 | 2025-09-20 | 28 | 21 | 34.3 | 163.3 |  | 33.933 | 3 | 163.333
24603 - FLORA - PARQUE CENTRAL LOS ROBLES | 515 | No especificado | Pantalla 04 - macho | 2025-08-23 | 2025-09-20 | 28 | 21 | 33.4 | 159 |  | 33.933 | 3 | 159.048
24603 - FLORA - PARQUE CENTRAL LOS ROBLES | 511 | No especificado | Pantalla 03 Hembra | 2025-08-22 | 2025-09-19 | 28 | 21 | 33.6 | 160 |  | 33.7 | 3 | 160
24603 - FLORA - PARQUE CENTRAL LOS ROBLES | 511 | No especificado | Pantalla 03 Hembra | 2025-08-22 | 2025-09-19 | 28 | 21 | 33.9 | 161.4 |  | 33.7 | 3 | 161.429
24603 - FLORA - PARQUE CENTRAL LOS ROBLES | 511 | No especificado | Pantalla 03 Hembra | 2025-08-22 | 2025-09-19 | 28 | 21 | 33.6 | 160 |  | 33.7 | 3 | 160
24603 - FLORA - PARQUE CENTRAL LOS ROBLES | 489 | No especificado | Viga ejes 8 entre F-G | 2025-08-13 | 2025-09-10 | 28 | 21 | 28.4 | 135.2 |  | 28.133 | 3 | 135.238
24603 - FLORA - PARQUE CENTRAL LOS ROBLES | 489 | No especificado | Viga ejes 8 entre F-G | 2025-08-13 | 2025-09-10 | 28 | 21 | 28.2 | 134.3 |  | 28.133 | 3 | 134.286
24603 - FLORA - PARQUE CENTRAL LOS ROBLES | 489 | No especificado | Viga ejes 8 entre F-G | 2025-08-13 | 2025-09-10 | 28 | 21 | 27.8 | 132.4 |  | 28.133 | 3 | 132.381
24603 - FLORA - PARQUE CENTRAL LOS ROBLES | 479 | No especificado | Pilote 41 Plataforma 1 | 2025-08-11 | 2025-09-08 | 28 | 21 | 31 | 147.6 |  | 30.967 | 3 | 147.619
24603 - FLORA - PARQUE CENTRAL LOS ROBLES | 479 | No especificado | Pilote 41 Plataforma 1 | 2025-08-11 | 2025-09-08 | 28 | 21 | 30.3 | 144.3 |  | 30.967 | 3 | 144.286
24603 - FLORA - PARQUE CENTRAL LOS ROBLES | 479 | No especificado | Pilote 41 Plataforma 1 | 2025-08-11 | 2025-09-08 | 28 | 21 | 31.6 | 150.5 |  | 30.967 | 3 | 150.476
24603 - FLORA - PARQUE CENTRAL LOS ROBLES | 477 | No especificado | Realce de viga Eje 8 - D - E | 2025-08-09 | 2025-09-06 | 28 | 21 | 27.8 | 132.4 |  | 27.9 | 3 | 132.381
24603 - FLORA - PARQUE CENTRAL LOS ROBLES | 477 | No especificado | Realce de viga Eje 8 - D - E | 2025-08-09 | 2025-09-06 | 28 | 21 | 28.4 | 135.2 |  | 27.9 | 3 | 135.238
24603 - FLORA - PARQUE CENTRAL LOS ROBLES | 477 | No especificado | Realce de viga Eje 8 - D - E | 2025-08-09 | 2025-09-06 | 28 | 21 | 27.5 | 131 |  | 27.9 | 3 | 130.952
24603 - FLORA - PARQUE CENTRAL LOS ROBLES | 475 | No especificado | Barrete Macho 37 | 2025-08-08 | 2025-09-05 | 28 | 21 | 31.7 | 151 |  | 31.967 | 3 | 150.952
24603 - FLORA - PARQUE CENTRAL LOS ROBLES | 475 | No especificado | Barrete Macho 37 | 2025-08-08 | 2025-09-05 | 28 | 21 | 32 | 152.4 |  | 31.967 | 3 | 152.381
24603 - FLORA - PARQUE CENTRAL LOS ROBLES | 475 | No especificado | Barrete Macho 37 | 2025-08-08 | 2025-09-05 | 28 | 21 | 32.2 | 153.3 |  | 31.967 | 3 | 153.333
24603 - FLORA - PARQUE CENTRAL LOS ROBLES | 1038 | AUTOCO | Columnas ejes 1 - 2 E - G , sótano plataforma 1 | 2026-05-08 | 2026-06-05 | 28 | 20.7 | 27.2 | 131.4 |  | 27.133 | 3 | 131.401
24603 - FLORA - PARQUE CENTRAL LOS ROBLES | 1038 | AUTOCO | Columnas ejes 1 - 2 E - G , sótano plataforma 1 | 2026-05-08 | 2026-06-05 | 28 | 20.7 | 27.5 | 132.9 |  | 27.133 | 3 | 132.85
24603 - FLORA - PARQUE CENTRAL LOS ROBLES | 1038 | AUTOCO | Columnas ejes 1 - 2 E - G , sótano plataforma 1 | 2026-05-08 | 2026-06-05 | 28 | 20.7 | 26.7 | 129 |  | 27.133 | 3 | 128.986
24603 - FLORA - PARQUE CENTRAL LOS ROBLES | 1030 | Ptico | Placa semi sótano ejes 5 - 7 / D - G plataforma 1 | 2026-05-05 | 2026-06-02 | 28 | 20.7 | 34.6 | 167.1 | PLACA | 34.7 | 3 | 167.15
24603 - FLORA - PARQUE CENTRAL LOS ROBLES | 1030 | Ptico | Placa semi sótano ejes 5 - 7 / D - G plataforma 1 | 2026-05-05 | 2026-06-02 | 28 | 20.7 | 35 | 169.1 | PLACA | 34.7 | 3 | 169.082
24603 - FLORA - PARQUE CENTRAL LOS ROBLES | 1030 | Ptico | Placa semi sótano ejes 5 - 7 / D - G plataforma 1 | 2026-05-05 | 2026-06-02 | 28 | 20.7 | 34.5 | 166.7 | PLACA | 34.7 | 3 | 166.667
24603 - FLORA - PARQUE CENTRAL LOS ROBLES | 1029 | Ptico | Placa semi sótano ejes 5 - 7 / D - G plataforma 1 | 2026-05-05 | 2026-06-02 | 28 | 20.7 | 33.3 | 160.9 | PLACA | 32.933 | 3 | 160.87
24603 - FLORA - PARQUE CENTRAL LOS ROBLES | 1029 | Ptico | Placa semi sótano ejes 5 - 7 / D - G plataforma 1 | 2026-05-05 | 2026-06-02 | 28 | 20.7 | 32.5 | 157 | PLACA | 32.933 | 3 | 157.005
24603 - FLORA - PARQUE CENTRAL LOS ROBLES | 1029 | Ptico | Placa semi sótano ejes 5 - 7 / D - G plataforma 1 | 2026-05-05 | 2026-06-02 | 28 | 20.7 | 33 | 159.4 | PLACA | 32.933 | 3 | 159.42
24603 - FLORA - PARQUE CENTRAL LOS ROBLES | 1016 | No especificado | Columnas sotano ejes 7 / H - F plataforma 1 | 2026-04-25 | 2026-05-23 | 28 | 20.7 | 28.4 | 137.2 |  | 27.933 | 3 | 137.198
24603 - FLORA - PARQUE CENTRAL LOS ROBLES | 1016 | No especificado | Columnas sotano ejes 7 / H - F plataforma 1 | 2026-04-25 | 2026-05-23 | 28 | 20.7 | 27.7 | 133.8 |  | 27.933 | 3 | 133.816
24603 - FLORA - PARQUE CENTRAL LOS ROBLES | 1016 | No especificado | Columnas sotano ejes 7 / H - F plataforma 1 | 2026-04-25 | 2026-05-23 | 28 | 20.7 | 27.7 | 133.8 |  | 27.933 | 3 | 133.816
24603 - FLORA - PARQUE CENTRAL LOS ROBLES | 1053 | PTICO | Antepechos ejes 2 - 4 / K, plataforma 1 | 2026-05-16 | 2026-06-13 | 28 | 20.7 | 28.8 | 139.1 |  | 28.2 | 3 | 139.13
24603 - FLORA - PARQUE CENTRAL LOS ROBLES | 1053 | PTICO | Antepechos ejes 2 - 4 / K, plataforma 1 | 2026-05-16 | 2026-06-13 | 28 | 20.7 | 27.7 | 133.8 |  | 28.2 | 3 | 133.816
24603 - FLORA - PARQUE CENTRAL LOS ROBLES | 1053 | PTICO | Antepechos ejes 2 - 4 / K, plataforma 1 | 2026-05-16 | 2026-06-13 | 28 | 20.7 | 28.1 | 135.7 |  | 28.2 | 3 | 135.749
24603 - FLORA - PARQUE CENTRAL LOS ROBLES | 1049 | PTICO | Placa semi sótano ejes 1 - 3 / D - G, plataforma 1 | 2026-05-15 | 2026-06-12 | 28 | 20.7 | 27.2 | 131.4 | PLACA | 27.267 | 3 | 131.401
24603 - FLORA - PARQUE CENTRAL LOS ROBLES | 1049 | PTICO | Placa semi sótano ejes 1 - 3 / D - G, plataforma 1 | 2026-05-15 | 2026-06-12 | 28 | 20.7 | 27.1 | 130.9 | PLACA | 27.267 | 3 | 130.918
24603 - FLORA - PARQUE CENTRAL LOS ROBLES | 1049 | PTICO | Placa semi sótano ejes 1 - 3 / D - G, plataforma 1 | 2026-05-15 | 2026-06-12 | 28 | 20.7 | 27.5 | 132.9 | PLACA | 27.267 | 3 | 132.85
24603 - FLORA - PARQUE CENTRAL LOS ROBLES | 1059 | AUTO | Columnas eje 5-8 E-G, semisótano plataforma 1 | 2026-05-20 | 2026-06-17 | 28 | 20.7 | 28.7 | 138.6 |  | 28.267 | 3 | 138.647
24603 - FLORA - PARQUE CENTRAL LOS ROBLES | 1059 | AUTO | Columnas eje 5-8 E-G, semisótano plataforma 1 | 2026-05-20 | 2026-06-17 | 28 | 20.7 | 27.9 | 134.8 |  | 28.267 | 3 | 134.783
24603 - FLORA - PARQUE CENTRAL LOS ROBLES | 1059 | AUTO | Columnas eje 5-8 E-G, semisótano plataforma 1 | 2026-05-20 | 2026-06-17 | 28 | 20.7 | 28.2 | 136.2 |  | 28.267 | 3 | 136.232
24603 - FLORA - PARQUE CENTRAL LOS ROBLES | 1057 | PTICO | Escaleras sótanos, semisótano, plataforma 1 | 2026-05-19 | 2026-06-16 | 28 | 20.7 | 27 | 130.4 |  | 26.3 | 3 | 130.435
24603 - FLORA - PARQUE CENTRAL LOS ROBLES | 1057 | PTICO | Escaleras sótanos, semisótano, plataforma 1 | 2026-05-19 | 2026-06-16 | 28 | 20.7 | 26.2 | 126.6 |  | 26.3 | 3 | 126.57
24603 - FLORA - PARQUE CENTRAL LOS ROBLES | 1057 | PTICO | Escaleras sótanos, semisótano, plataforma 1 | 2026-05-19 | 2026-06-16 | 28 | 20.7 | 25.7 | 124.2 |  | 26.3 | 3 | 124.155
24603 - FLORA - PARQUE CENTRAL LOS ROBLES | 1056 | C.FLUIDO | Columnas ejes 6-7, E-F Semisótano plataforma 1 | 2026-05-16 | 2026-06-13 | 28 | 20.7 | 31.4 | 151.7 |  | 31.367 | 3 | 151.691
24603 - FLORA - PARQUE CENTRAL LOS ROBLES | 1056 | C.FLUIDO | Columnas ejes 6-7, E-F Semisótano plataforma 1 | 2026-05-16 | 2026-06-13 | 28 | 20.7 | 31.8 | 153.6 |  | 31.367 | 3 | 153.623
24603 - FLORA - PARQUE CENTRAL LOS ROBLES | 1056 | C.FLUIDO | Columnas ejes 6-7, E-F Semisótano plataforma 1 | 2026-05-16 | 2026-06-13 | 28 | 20.7 | 30.9 | 149.3 |  | 31.367 | 3 | 149.275
24603 - FLORA - PARQUE CENTRAL LOS ROBLES | 1027 | PTICO | Viga Cabezal Ejes 1, / I – K Semisótano Plataforma 1 | 2026-05-04 | 2026-06-01 | 28 | 20.7 | 26 | 125.6 |  | 25.6 | 3 | 125.604
24603 - FLORA - PARQUE CENTRAL LOS ROBLES | 1027 | PTICO | Viga Cabezal Ejes 1, / I – K Semisótano Plataforma 1 | 2026-05-04 | 2026-06-01 | 28 | 20.7 | 25.8 | 124.6 |  | 25.6 | 3 | 124.638
24603 - FLORA - PARQUE CENTRAL LOS ROBLES | 1027 | PTICO | Viga Cabezal Ejes 1, / I – K Semisótano Plataforma 1 | 2026-05-04 | 2026-06-01 | 28 | 20.7 | 25 | 120.8 |  | 25.6 | 3 | 120.773
24603 - FLORA - PARQUE CENTRAL LOS ROBLES | 1026 | C.FLUIDO | Columnas Ejes 2, 3 / E, F Sótano Plataforma 1 | 2026-05-04 | 2026-06-01 | 28 | 20.7 | 27 | 130.4 |  | 26.567 | 3 | 130.435
24603 - FLORA - PARQUE CENTRAL LOS ROBLES | 1026 | C.FLUIDO | Columnas Ejes 2, 3 / E, F Sótano Plataforma 1 | 2026-05-04 | 2026-06-01 | 28 | 20.7 | 26.2 | 126.6 |  | 26.567 | 3 | 126.57
24603 - FLORA - PARQUE CENTRAL LOS ROBLES | 1026 | C.FLUIDO | Columnas Ejes 2, 3 / E, F Sótano Plataforma 1 | 2026-05-04 | 2026-06-01 | 28 | 20.7 | 26.5 | 128 |  | 26.567 | 3 | 128.019
24603 - FLORA - PARQUE CENTRAL LOS ROBLES | 999 | Industrializado | Placa sobre recorrido ascensores T3 y T4 | 2026-04-16 | 2026-05-14 | 28 | 20.7 | 32.1 | 155.1 | PLACA | 32.5 | 3 | 155.072
24603 - FLORA - PARQUE CENTRAL LOS ROBLES | 999 | Industrializado | Placa sobre recorrido ascensores T3 y T4 | 2026-04-16 | 2026-05-14 | 28 | 20.7 | 32.4 | 156.5 | PLACA | 32.5 | 3 | 156.522
24603 - FLORA - PARQUE CENTRAL LOS ROBLES | 999 | Industrializado | Placa sobre recorrido ascensores T3 y T4 | 2026-04-16 | 2026-05-14 | 28 | 20.7 | 33 | 159.4 | PLACA | 32.5 | 3 | 159.42
24603 - FLORA - PARQUE CENTRAL LOS ROBLES | 995 | Ptico | Placa cubierta comercio 2 | 2026-04-14 | 2026-05-12 | 28 | 20.7 | 36.2 | 174.9 | PLACA | 36.1 | 3 | 174.879
24603 - FLORA - PARQUE CENTRAL LOS ROBLES | 995 | Ptico | Placa cubierta comercio 2 | 2026-04-14 | 2026-05-12 | 28 | 20.7 | 36.5 | 176.3 | PLACA | 36.1 | 3 | 176.329
24603 - FLORA - PARQUE CENTRAL LOS ROBLES | 995 | Ptico | Placa cubierta comercio 2 | 2026-04-14 | 2026-05-12 | 28 | 20.7 | 35.6 | 172 | PLACA | 36.1 | 3 | 171.981
24603 - FLORA - PARQUE CENTRAL LOS ROBLES | 994 | Ptico | Placa cubierta comercio 2 | 2026-04-14 | 2026-05-12 | 28 | 20.7 | 36.1 | 174.4 | PLACA | 36.467 | 3 | 174.396
24603 - FLORA - PARQUE CENTRAL LOS ROBLES | 994 | Ptico | Placa cubierta comercio 2 | 2026-04-14 | 2026-05-12 | 28 | 20.7 | 36.4 | 175.8 | PLACA | 36.467 | 3 | 175.845
24603 - FLORA - PARQUE CENTRAL LOS ROBLES | 994 | Ptico | Placa cubierta comercio 2 | 2026-04-14 | 2026-05-12 | 28 | 20.7 | 36.9 | 178.3 | PLACA | 36.467 | 3 | 178.261
24603 - FLORA - PARQUE CENTRAL LOS ROBLES | 989 | Ptico | Cimentación Ejes 6, 8 / E - I, Sótano Plataforma 1 | 2026-04-11 | 2026-05-09 | 28 | 20.7 | 26.2 | 126.6 |  | 25.833 | 3 | 126.57
24603 - FLORA - PARQUE CENTRAL LOS ROBLES | 989 | Ptico | Cimentación Ejes 6, 8 / E - I, Sótano Plataforma 1 | 2026-04-11 | 2026-05-09 | 28 | 20.7 | 25.5 | 123.2 |  | 25.833 | 3 | 123.188
24603 - FLORA - PARQUE CENTRAL LOS ROBLES | 989 | Ptico | Cimentación Ejes 6, 8 / E - I, Sótano Plataforma 1 | 2026-04-11 | 2026-05-09 | 28 | 20.7 | 25.8 | 124.6 |  | 25.833 | 3 | 124.638
24603 - FLORA - PARQUE CENTRAL LOS ROBLES | 988 | Ptico | Cimentación Ejes 6, 8 / E - I, Sótano Plataforma 1 | 2026-04-11 | 2026-05-09 | 28 | 20.7 | 25.2 | 121.7 |  | 24.833 | 3 | 121.739
24603 - FLORA - PARQUE CENTRAL LOS ROBLES | 988 | Ptico | Cimentación Ejes 6, 8 / E - I, Sótano Plataforma 1 | 2026-04-11 | 2026-05-09 | 28 | 20.7 | 24.6 | 118.8 |  | 24.833 | 3 | 118.841
24603 - FLORA - PARQUE CENTRAL LOS ROBLES | 988 | Ptico | Cimentación Ejes 6, 8 / E - I, Sótano Plataforma 1 | 2026-04-11 | 2026-05-09 | 28 | 20.7 | 24.7 | 119.3 |  | 24.833 | 3 | 119.324
24603 - FLORA - PARQUE CENTRAL LOS ROBLES | 1022 | Ptico | Cimentación ejes 1 - 3 / E - I sótano plataforma 1 | 2026-04-28 | 2026-05-26 | 28 | 20.7 | 25.6 | 123.7 |  | 26.033 | 3 | 123.671
24603 - FLORA - PARQUE CENTRAL LOS ROBLES | 1022 | Ptico | Cimentación ejes 1 - 3 / E - I sótano plataforma 1 | 2026-04-28 | 2026-05-26 | 28 | 20.7 | 26.4 | 127.5 |  | 26.033 | 3 | 127.536
24603 - FLORA - PARQUE CENTRAL LOS ROBLES | 1022 | Ptico | Cimentación ejes 1 - 3 / E - I sótano plataforma 1 | 2026-04-28 | 2026-05-26 | 28 | 20.7 | 26.1 | 126.1 |  | 26.033 | 3 | 126.087
24603 - FLORA - PARQUE CENTRAL LOS ROBLES | 1021 | Ptico | Viga cabezal ejes 1 - 4 / K semisótano plataforma 1 | 2026-04-28 | 2026-05-26 | 28 | 20.7 | 27.5 | 132.9 |  | 27 | 3 | 132.85
24603 - FLORA - PARQUE CENTRAL LOS ROBLES | 1021 | Ptico | Viga cabezal ejes 1 - 4 / K semisótano plataforma 1 | 2026-04-28 | 2026-05-26 | 28 | 20.7 | 26.3 | 127.1 |  | 27 | 3 | 127.053
24603 - FLORA - PARQUE CENTRAL LOS ROBLES | 1021 | Ptico | Viga cabezal ejes 1 - 4 / K semisótano plataforma 1 | 2026-04-28 | 2026-05-26 | 28 | 20.7 | 27.2 | 131.4 |  | 27 | 3 | 131.401
24603 - FLORA - PARQUE CENTRAL LOS ROBLES | 1020 | Ptico | Cimentación ejes 1 - 3 / E - I sótamo plataforma 1 | 2026-04-28 | 2026-05-26 | 28 | 20.7 | 26 | 125.6 |  | 26.467 | 3 | 125.604
24603 - FLORA - PARQUE CENTRAL LOS ROBLES | 1020 | Ptico | Cimentación ejes 1 - 3 / E - I sótamo plataforma 1 | 2026-04-28 | 2026-05-26 | 28 | 20.7 | 26.8 | 129.5 |  | 26.467 | 3 | 129.469
24603 - FLORA - PARQUE CENTRAL LOS ROBLES | 1020 | Ptico | Cimentación ejes 1 - 3 / E - I sótamo plataforma 1 | 2026-04-28 | 2026-05-26 | 28 | 20.7 | 26.6 | 128.5 |  | 26.467 | 3 | 128.502
24603 - FLORA - PARQUE CENTRAL LOS ROBLES | 984 | Indus. | Placa cubierta escaleras ascensor y seti T3 | 2026-04-08 | 2026-05-06 | 28 | 20.7 | 41.1 | 198.6 | PLACA | 41.267 | 3 | 198.551
24603 - FLORA - PARQUE CENTRAL LOS ROBLES | 984 | Indus. | Placa cubierta escaleras ascensor y seti T3 | 2026-04-08 | 2026-05-06 | 28 | 20.7 | 40.8 | 197.1 | PLACA | 41.267 | 3 | 197.101
24603 - FLORA - PARQUE CENTRAL LOS ROBLES | 984 | Indus. | Placa cubierta escaleras ascensor y seti T3 | 2026-04-08 | 2026-05-06 | 28 | 20.7 | 41.9 | 202.4 | PLACA | 41.267 | 3 | 202.415
24603 - FLORA - PARQUE CENTRAL LOS ROBLES | 981 | Ptico. | Viga cabezal ejes 2, 4, a semisotano plataforma 1 | 2026-04-01 | 2026-04-29 | 28 | 20.7 | 31.7 | 153.1 |  | 31.433 | 3 | 153.14
24603 - FLORA - PARQUE CENTRAL LOS ROBLES | 981 | Ptico. | Viga cabezal ejes 2, 4, a semisotano plataforma 1 | 2026-04-01 | 2026-04-29 | 28 | 20.7 | 31.4 | 151.7 |  | 31.433 | 3 | 151.691
24603 - FLORA - PARQUE CENTRAL LOS ROBLES | 981 | Ptico. | Viga cabezal ejes 2, 4, a semisotano plataforma 1 | 2026-04-01 | 2026-04-29 | 28 | 20.7 | 31.2 | 150.7 |  | 31.433 | 3 | 150.725
24603 - FLORA - PARQUE CENTRAL LOS ROBLES | 980 | Indus. | Cubierta y ascensor escaleras T4 | 2026-03-31 | 2026-04-28 | 28 | 20.7 | 34.4 | 166.2 |  | 34.067 | 3 | 166.184
24603 - FLORA - PARQUE CENTRAL LOS ROBLES | 980 | Indus. | Cubierta y ascensor escaleras T4 | 2026-03-31 | 2026-04-28 | 28 | 20.7 | 34.2 | 165.2 |  | 34.067 | 3 | 165.217
24603 - FLORA - PARQUE CENTRAL LOS ROBLES | 980 | Indus. | Cubierta y ascensor escaleras T4 | 2026-03-31 | 2026-04-28 | 28 | 20.7 | 33.6 | 162.3 |  | 34.067 | 3 | 162.319
24603 - FLORA - PARQUE CENTRAL LOS ROBLES | 1008 | Ptico | Cimnetación ejes 3, 4 / E - K sótano plataforma 1 | 2026-04-21 | 2026-05-19 | 28 | 20.7 | 26.6 | 128.5 |  | 25.967 | 3 | 128.502
24603 - FLORA - PARQUE CENTRAL LOS ROBLES | 1008 | Ptico | Cimnetación ejes 3, 4 / E - K sótano plataforma 1 | 2026-04-21 | 2026-05-19 | 28 | 20.7 | 25.7 | 124.2 |  | 25.967 | 3 | 124.155
24603 - FLORA - PARQUE CENTRAL LOS ROBLES | 1008 | Ptico | Cimnetación ejes 3, 4 / E - K sótano plataforma 1 | 2026-04-21 | 2026-05-19 | 28 | 20.7 | 25.6 | 123.7 |  | 25.967 | 3 | 123.671
24603 - FLORA - PARQUE CENTRAL LOS ROBLES | 979 | Autoco | Columnas Ejes 5, 8 / K – I, Sótano Plataforma 1 | 2026-03-30 | 2026-04-27 | 28 | 20.7 | 28.2 | 136.2 |  | 28.133 | 3 | 136.232
24603 - FLORA - PARQUE CENTRAL LOS ROBLES | 979 | Autoco | Columnas Ejes 5, 8 / K – I, Sótano Plataforma 1 | 2026-03-30 | 2026-04-27 | 28 | 20.7 | 28.6 | 138.2 |  | 28.133 | 3 | 138.164
24603 - FLORA - PARQUE CENTRAL LOS ROBLES | 979 | Autoco | Columnas Ejes 5, 8 / K – I, Sótano Plataforma 1 | 2026-03-30 | 2026-04-27 | 28 | 20.7 | 27.6 | 133.3 |  | 28.133 | 3 | 133.333
24603 - FLORA - PARQUE CENTRAL LOS ROBLES | 973 | Ptico | Cimentación ejes 1 , 2 / K - L sótano plataforma 1 | 2026-03-25 | 2026-04-22 | 28 | 20.7 | 28.9 | 139.6 |  | 28.667 | 3 | 139.614
24603 - FLORA - PARQUE CENTRAL LOS ROBLES | 973 | Ptico | Cimentación ejes 1 , 2 / K - L sótano plataforma 1 | 2026-03-25 | 2026-04-22 | 28 | 20.7 | 28.7 | 138.6 |  | 28.667 | 3 | 138.647
24603 - FLORA - PARQUE CENTRAL LOS ROBLES | 973 | Ptico | Cimentación ejes 1 , 2 / K - L sótano plataforma 1 | 2026-03-25 | 2026-04-22 | 28 | 20.7 | 28.4 | 137.2 |  | 28.667 | 3 | 137.198
24603 - FLORA - PARQUE CENTRAL LOS ROBLES | 968 | Autoco | Columnas sótano ejes 6 , 8 / G - D plataforma 1 | 2026-03-20 | 2026-04-17 | 28 | 20.7 | 27.4 | 132.4 |  | 27.533 | 3 | 132.367
24603 - FLORA - PARQUE CENTRAL LOS ROBLES | 968 | Autoco | Columnas sótano ejes 6 , 8 / G - D plataforma 1 | 2026-03-20 | 2026-04-17 | 28 | 20.7 | 27.7 | 133.8 |  | 27.533 | 3 | 133.816
24603 - FLORA - PARQUE CENTRAL LOS ROBLES | 968 | Autoco | Columnas sótano ejes 6 , 8 / G - D plataforma 1 | 2026-03-20 | 2026-04-17 | 28 | 20.7 | 27.5 | 132.9 |  | 27.533 | 3 | 132.85
24603 - FLORA - PARQUE CENTRAL LOS ROBLES | 967 | Ptico | Cimentación sótano | 2026-03-19 | 2026-04-16 | 28 | 20.7 | 29.3 | 141.5 |  | 29.567 | 3 | 141.546
24603 - FLORA - PARQUE CENTRAL LOS ROBLES | 967 | Ptico | Cimentación sótano | 2026-03-19 | 2026-04-16 | 28 | 20.7 | 29.5 | 142.5 |  | 29.567 | 3 | 142.512
24603 - FLORA - PARQUE CENTRAL LOS ROBLES | 967 | Ptico | Cimentación sótano | 2026-03-19 | 2026-04-16 | 28 | 20.7 | 29.9 | 144.4 |  | 29.567 | 3 | 144.444
24603 - FLORA - PARQUE CENTRAL LOS ROBLES | 964 | C. FLUIDO | Columnas plataforma 1 sótano, ejes 5, 6 / I – E | 2026-03-17 | 2026-04-14 | 28 | 20.7 | 26.2 | 126.6 |  | 25.767 | 3 | 126.57
24603 - FLORA - PARQUE CENTRAL LOS ROBLES | 964 | C. FLUIDO | Columnas plataforma 1 sótano, ejes 5, 6 / I – E | 2026-03-17 | 2026-04-14 | 28 | 20.7 | 25.5 | 123.2 |  | 25.767 | 3 | 123.188
24603 - FLORA - PARQUE CENTRAL LOS ROBLES | 964 | C. FLUIDO | Columnas plataforma 1 sótano, ejes 5, 6 / I – E | 2026-03-17 | 2026-04-14 | 28 | 20.7 | 25.6 | 123.7 |  | 25.767 | 3 | 123.671
24603 - FLORA - PARQUE CENTRAL LOS ROBLES | 942 | PTICO | Cimentación sótano , ejes 5 y 6 y parte del 4 | 2026-02-27 | 2026-03-27 | 28 | 20.7 | 27 | 130.4 |  | 27.367 | 3 | 130.435
24603 - FLORA - PARQUE CENTRAL LOS ROBLES | 942 | PTICO | Cimentación sótano , ejes 5 y 6 y parte del 4 | 2026-02-27 | 2026-03-27 | 28 | 20.7 | 27.4 | 132.4 |  | 27.367 | 3 | 132.367
24603 - FLORA - PARQUE CENTRAL LOS ROBLES | 942 | PTICO | Cimentación sótano , ejes 5 y 6 y parte del 4 | 2026-02-27 | 2026-03-27 | 28 | 20.7 | 27.7 | 133.8 |  | 27.367 | 3 | 133.816
24603 - FLORA - PARQUE CENTRAL LOS ROBLES | 940 | INDUS | Placa T3 cubierta , ejes 8 - 12 / A - L | 2026-02-27 | 2026-03-27 | 28 | 20.7 | 33.3 | 160.9 | PLACA | 32.833 | 3 | 160.87
24603 - FLORA - PARQUE CENTRAL LOS ROBLES | 940 | INDUS | Placa T3 cubierta , ejes 8 - 12 / A - L | 2026-02-27 | 2026-03-27 | 28 | 20.7 | 32.4 | 156.5 | PLACA | 32.833 | 3 | 156.522
24603 - FLORA - PARQUE CENTRAL LOS ROBLES | 940 | INDUS | Placa T3 cubierta , ejes 8 - 12 / A - L | 2026-02-27 | 2026-03-27 | 28 | 20.7 | 32.8 | 158.5 | PLACA | 32.833 | 3 | 158.454
24603 - FLORA - PARQUE CENTRAL LOS ROBLES | 957 | Indus | Placa T3 cubierta ejes 1 - 4 / A - L | 2026-03-11 | 2026-04-08 | 28 | 20.7 | 33.4 | 161.4 | PLACA | 33.267 | 3 | 161.353
24603 - FLORA - PARQUE CENTRAL LOS ROBLES | 957 | Indus | Placa T3 cubierta ejes 1 - 4 / A - L | 2026-03-11 | 2026-04-08 | 28 | 20.7 | 33.8 | 163.3 | PLACA | 33.267 | 3 | 163.285
24603 - FLORA - PARQUE CENTRAL LOS ROBLES | 957 | Indus | Placa T3 cubierta ejes 1 - 4 / A - L | 2026-03-11 | 2026-04-08 | 28 | 20.7 | 32.6 | 157.5 | PLACA | 33.267 | 3 | 157.488
24603 - FLORA - PARQUE CENTRAL LOS ROBLES | 951 | Indus | Escaleras T3 piso 26 al 27 | 2026-03-09 | 2026-04-06 | 28 | 20.7 | 35.1 | 169.6 |  | 34.633 | 3 | 169.565
24603 - FLORA - PARQUE CENTRAL LOS ROBLES | 951 | Indus | Escaleras T3 piso 26 al 27 | 2026-03-09 | 2026-04-06 | 28 | 20.7 | 34.2 | 165.2 |  | 34.633 | 3 | 165.217
24603 - FLORA - PARQUE CENTRAL LOS ROBLES | 951 | Indus | Escaleras T3 piso 26 al 27 | 2026-03-09 | 2026-04-06 | 28 | 20.7 | 34.6 | 167.1 |  | 34.633 | 3 | 167.15
24603 - FLORA - PARQUE CENTRAL LOS ROBLES | 948 | Indus | Placa T3 cubierta, ejes 4, 8 / A - L | 2026-03-06 | 2026-04-03 | 28 | 20.7 | 28.6 | 138.2 | PLACA | 28.867 | 3 | 138.164
24603 - FLORA - PARQUE CENTRAL LOS ROBLES | 948 | Indus | Placa T3 cubierta, ejes 4, 8 / A - L | 2026-03-06 | 2026-04-03 | 28 | 20.7 | 29.6 | 143 | PLACA | 28.867 | 3 | 142.995
24603 - FLORA - PARQUE CENTRAL LOS ROBLES | 948 | Indus | Placa T3 cubierta, ejes 4, 8 / A - L | 2026-03-06 | 2026-04-03 | 28 | 20.7 | 28.4 | 137.2 | PLACA | 28.867 | 3 | 137.198
24603 - FLORA - PARQUE CENTRAL LOS ROBLES | 947 | Indus | Muros antepechos cubierta T4 | 2026-03-05 | 2026-04-02 | 28 | 20.7 | 31.3 | 151.2 | MURO | 30.833 | 3 | 151.208
24603 - FLORA - PARQUE CENTRAL LOS ROBLES | 947 | Indus | Muros antepechos cubierta T4 | 2026-03-05 | 2026-04-02 | 28 | 20.7 | 30.4 | 146.9 | MURO | 30.833 | 3 | 146.86
24603 - FLORA - PARQUE CENTRAL LOS ROBLES | 947 | Indus | Muros antepechos cubierta T4 | 2026-03-05 | 2026-04-02 | 28 | 20.7 | 30.8 | 148.8 | MURO | 30.833 | 3 | 148.792
24603 - FLORA - PARQUE CENTRAL LOS ROBLES | 946 | Indus | Escaleras piso 27 a cubierta ejes A, G, 10 y 9 T4 | 2026-03-05 | 2026-04-02 | 28 | 20.7 | 31.8 | 153.6 |  | 32.433 | 3 | 153.623
24603 - FLORA - PARQUE CENTRAL LOS ROBLES | 946 | Indus | Escaleras piso 27 a cubierta ejes A, G, 10 y 9 T4 | 2026-03-05 | 2026-04-02 | 28 | 20.7 | 33.3 | 160.9 |  | 32.433 | 3 | 160.87
24603 - FLORA - PARQUE CENTRAL LOS ROBLES | 946 | Indus | Escaleras piso 27 a cubierta ejes A, G, 10 y 9 T4 | 2026-03-05 | 2026-04-02 | 28 | 20.7 | 32.2 | 155.6 |  | 32.433 | 3 | 155.556
24603 - FLORA - PARQUE CENTRAL LOS ROBLES | 955 | Indus. | Antepechos y bordillos cubierta T3, ejes 4 - 7 / A y 4 - 7 / L | 2026-03-10 | 2026-04-07 | 28 | 20.7 | 33.7 | 162.8 |  | 33.933 | 3 | 162.802
24603 - FLORA - PARQUE CENTRAL LOS ROBLES | 955 | Indus. | Antepechos y bordillos cubierta T3, ejes 4 - 7 / A y 4 - 7 / L | 2026-03-10 | 2026-04-07 | 28 | 20.7 | 34.7 | 167.6 |  | 33.933 | 3 | 167.633
24603 - FLORA - PARQUE CENTRAL LOS ROBLES | 955 | Indus. | Antepechos y bordillos cubierta T3, ejes 4 - 7 / A y 4 - 7 / L | 2026-03-10 | 2026-04-07 | 28 | 20.7 | 33.4 | 161.4 |  | 33.933 | 3 | 161.353
24603 - FLORA - PARQUE CENTRAL LOS ROBLES | 954 | Ptico. | Cimentación plataforma 1 sótano, ejes 5 - 7 / A - G | 2026-03-10 | 2026-04-07 | 28 | 20.7 | 29.1 | 140.6 |  | 28.8 | 3 | 140.58
24603 - FLORA - PARQUE CENTRAL LOS ROBLES | 954 | Ptico. | Cimentación plataforma 1 sótano, ejes 5 - 7 / A - G | 2026-03-10 | 2026-04-07 | 28 | 20.7 | 28.8 | 139.1 |  | 28.8 | 3 | 139.13
24603 - FLORA - PARQUE CENTRAL LOS ROBLES | 954 | Ptico. | Cimentación plataforma 1 sótano, ejes 5 - 7 / A - G | 2026-03-10 | 2026-04-07 | 28 | 20.7 | 28.5 | 137.7 |  | 28.8 | 3 | 137.681
24603 - FLORA - PARQUE CENTRAL LOS ROBLES | 953 | Ptico. | Cimentación plataforma 1 sótano, ejes 5 - 7 / A - G | 2026-03-10 | 2026-04-07 | 28 | 20.7 | 26.9 | 130 |  | 26.733 | 3 | 129.952
24603 - FLORA - PARQUE CENTRAL LOS ROBLES | 953 | Ptico. | Cimentación plataforma 1 sótano, ejes 5 - 7 / A - G | 2026-03-10 | 2026-04-07 | 28 | 20.7 | 27.1 | 130.9 |  | 26.733 | 3 | 130.918
24603 - FLORA - PARQUE CENTRAL LOS ROBLES | 953 | Ptico. | Cimentación plataforma 1 sótano, ejes 5 - 7 / A - G | 2026-03-10 | 2026-04-07 | 28 | 20.7 | 26.2 | 126.6 |  | 26.733 | 3 | 126.57
24603 - FLORA - PARQUE CENTRAL LOS ROBLES | 952 | Indus. | Bordillos T3, ejes 8 - 12 / A - L | 2026-03-09 | 2026-04-06 | 28 | 20.7 | 35.5 | 171.5 |  | 35.067 | 3 | 171.498
24603 - FLORA - PARQUE CENTRAL LOS ROBLES | 952 | Indus. | Bordillos T3, ejes 8 - 12 / A - L | 2026-03-09 | 2026-04-06 | 28 | 20.7 | 34.6 | 167.1 |  | 35.067 | 3 | 167.15
24603 - FLORA - PARQUE CENTRAL LOS ROBLES | 952 | Indus. | Bordillos T3, ejes 8 - 12 / A - L | 2026-03-09 | 2026-04-06 | 28 | 20.7 | 35.1 | 169.6 |  | 35.067 | 3 | 169.565
24603 - FLORA - PARQUE CENTRAL LOS ROBLES | 937 | Indus | Escaleras T4 piso 26 y 27 | 2026-02-25 | 2026-03-25 | 28 | 20.7 | 29.9 | 144.4 |  | 29.733 | 3 | 144.444
24603 - FLORA - PARQUE CENTRAL LOS ROBLES | 937 | Indus | Escaleras T4 piso 26 y 27 | 2026-02-25 | 2026-03-25 | 28 | 20.7 | 29.8 | 144 |  | 29.733 | 3 | 143.961
24603 - FLORA - PARQUE CENTRAL LOS ROBLES | 937 | Indus | Escaleras T4 piso 26 y 27 | 2026-02-25 | 2026-03-25 | 28 | 20.7 | 29.5 | 142.5 |  | 29.733 | 3 | 142.512
24603 - FLORA - PARQUE CENTRAL LOS ROBLES | 936 | Ptico | Base torre grua | 2026-02-24 | 2026-03-24 | 28 | 20.7 | 30.6 | 147.8 |  | 30.6 | 3 | 147.826
24603 - FLORA - PARQUE CENTRAL LOS ROBLES | 936 | Ptico | Base torre grua | 2026-02-24 | 2026-03-24 | 28 | 20.7 | 30.9 | 149.3 |  | 30.6 | 3 | 149.275
24603 - FLORA - PARQUE CENTRAL LOS ROBLES | 936 | Ptico | Base torre grua | 2026-02-24 | 2026-03-24 | 28 | 20.7 | 30.3 | 146.4 |  | 30.6 | 3 | 146.377
24603 - FLORA - PARQUE CENTRAL LOS ROBLES | 927 | Indus | Placa T4, cubierta ejes 5 - 10 / A - 2 | 2026-02-17 | 2026-03-17 | 28 | 20.7 | 31 | 149.8 | PLACA | 31.367 | 3 | 149.758
24603 - FLORA - PARQUE CENTRAL LOS ROBLES | 927 | Indus | Placa T4, cubierta ejes 5 - 10 / A - 2 | 2026-02-17 | 2026-03-17 | 28 | 20.7 | 31.4 | 151.7 | PLACA | 31.367 | 3 | 151.691
24603 - FLORA - PARQUE CENTRAL LOS ROBLES | 927 | Indus | Placa T4, cubierta ejes 5 - 10 / A - 2 | 2026-02-17 | 2026-03-17 | 28 | 20.7 | 31.7 | 153.1 | PLACA | 31.367 | 3 | 153.14
24603 - FLORA - PARQUE CENTRAL LOS ROBLES | 934 | Indus | Placa T4, cubierta, ejes 1 – 5 /A - L | 2026-02-21 | 2026-03-21 | 28 | 20.7 | 32.6 | 157.5 | PLACA | 32.733 | 3 | 157.488
24603 - FLORA - PARQUE CENTRAL LOS ROBLES | 934 | Indus | Placa T4, cubierta, ejes 1 – 5 /A - L | 2026-02-21 | 2026-03-21 | 28 | 20.7 | 33.7 | 162.8 | PLACA | 32.733 | 3 | 162.802
24603 - FLORA - PARQUE CENTRAL LOS ROBLES | 934 | Indus | Placa T4, cubierta, ejes 1 – 5 /A - L | 2026-02-21 | 2026-03-21 | 28 | 20.7 | 31.9 | 154.1 | PLACA | 32.733 | 3 | 154.106
24603 - FLORA - PARQUE CENTRAL LOS ROBLES | 930 | Indus | Escaleras T3, piso 26 y 27 | 2026-02-19 | 2026-03-19 | 28 | 20.7 | 32.8 | 158.5 |  | 32.7 | 3 | 158.454
24603 - FLORA - PARQUE CENTRAL LOS ROBLES | 930 | Indus | Escaleras T3, piso 26 y 27 | 2026-02-19 | 2026-03-19 | 28 | 20.7 | 33.1 | 159.9 |  | 32.7 | 3 | 159.903
24603 - FLORA - PARQUE CENTRAL LOS ROBLES | 930 | Indus | Escaleras T3, piso 26 y 27 | 2026-02-19 | 2026-03-19 | 28 | 20.7 | 32.2 | 155.6 |  | 32.7 | 3 | 155.556
24603 - FLORA - PARQUE CENTRAL LOS ROBLES | 923 | Indus. | Escaleras T3, piso 25 a 26 | 2026-02-16 | 2026-03-16 | 28 | 20.7 | 40 | 193.2 |  | 39.333 | 3 | 193.237
24603 - FLORA - PARQUE CENTRAL LOS ROBLES | 923 | Indus. | Escaleras T3, piso 25 a 26 | 2026-02-16 | 2026-03-16 | 28 | 20.7 | 38.7 | 187 |  | 39.333 | 3 | 186.957
24603 - FLORA - PARQUE CENTRAL LOS ROBLES | 923 | Indus. | Escaleras T3, piso 25 a 26 | 2026-02-16 | 2026-03-16 | 28 | 20.7 | 39.3 | 189.9 |  | 39.333 | 3 | 189.855
24603 - FLORA - PARQUE CENTRAL LOS ROBLES | 881 | Indus | Placa T3 , piso 26 , ejes 8 , 12 / A - F | 2026-01-23 | 2026-02-20 | 28 | 20.7 | 34.9 | 168.6 | PLACA | 34.333 | 3 | 168.599
24603 - FLORA - PARQUE CENTRAL LOS ROBLES | 881 | Indus | Placa T3 , piso 26 , ejes 8 , 12 / A - F | 2026-01-23 | 2026-02-20 | 28 | 20.7 | 33.8 | 163.3 | PLACA | 34.333 | 3 | 163.285
24603 - FLORA - PARQUE CENTRAL LOS ROBLES | 881 | Indus | Placa T3 , piso 26 , ejes 8 , 12 / A - F | 2026-01-23 | 2026-02-20 | 28 | 20.7 | 34.3 | 165.7 | PLACA | 34.333 | 3 | 165.7
24603 - FLORA - PARQUE CENTRAL LOS ROBLES | 878 | Indus | Placa T4 , P26 , ejes 5 - / L - F | 2026-01-22 | 2026-02-19 | 28 | 20.7 | 33.3 | 160.9 | PLACA | 33.233 | 3 | 160.87
24603 - FLORA - PARQUE CENTRAL LOS ROBLES | 878 | Indus | Placa T4 , P26 , ejes 5 - / L - F | 2026-01-22 | 2026-02-19 | 28 | 20.7 | 33.6 | 162.3 | PLACA | 33.233 | 3 | 162.319
24603 - FLORA - PARQUE CENTRAL LOS ROBLES | 878 | Indus | Placa T4 , P26 , ejes 5 - / L - F | 2026-01-22 | 2026-02-19 | 28 | 20.7 | 32.8 | 158.5 | PLACA | 33.233 | 3 | 158.454
24603 - FLORA - PARQUE CENTRAL LOS ROBLES | 921 | Industrial | Placa T3, piso 27, Ejes 1-4, A-L | 2026-02-10 | 2026-03-10 | 28 | 20.7 | 33.3 | 160.9 | PLACA | 32.567 | 3 | 160.87
24603 - FLORA - PARQUE CENTRAL LOS ROBLES | 921 | Industrial | Placa T3, piso 27, Ejes 1-4, A-L | 2026-02-10 | 2026-03-10 | 28 | 20.7 | 32.1 | 155.1 | PLACA | 32.567 | 3 | 155.072
24603 - FLORA - PARQUE CENTRAL LOS ROBLES | 921 | Industrial | Placa T3, piso 27, Ejes 1-4, A-L | 2026-02-10 | 2026-03-10 | 28 | 20.7 | 32.3 | 156 | PLACA | 32.567 | 3 | 156.039
24603 - FLORA - PARQUE CENTRAL LOS ROBLES | 919 | Industrial | Placa T3, piso 27, Ejes 4, 8 G-L | 2026-02-09 | 2026-03-09 | 28 | 20.7 | 32 | 154.6 | PLACA | 31.967 | 3 | 154.589
24603 - FLORA - PARQUE CENTRAL LOS ROBLES | 919 | Industrial | Placa T3, piso 27, Ejes 4, 8 G-L | 2026-02-09 | 2026-03-09 | 28 | 20.7 | 31.5 | 152.2 | PLACA | 31.967 | 3 | 152.174
24603 - FLORA - PARQUE CENTRAL LOS ROBLES | 919 | Industrial | Placa T3, piso 27, Ejes 4, 8 G-L | 2026-02-09 | 2026-03-09 | 28 | 20.7 | 32.4 | 156.5 | PLACA | 31.967 | 3 | 156.522
24603 - FLORA - PARQUE CENTRAL LOS ROBLES | 917 | Industrial | Placa T3 piso 27, Ejes 8-12, F-K | 2026-02-06 | 2026-03-06 | 28 | 20.7 | 33.6 | 162.3 | PLACA | 33.267 | 3 | 162.319
24603 - FLORA - PARQUE CENTRAL LOS ROBLES | 917 | Industrial | Placa T3 piso 27, Ejes 8-12, F-K | 2026-02-06 | 2026-03-06 | 28 | 20.7 | 33 | 159.4 | PLACA | 33.267 | 3 | 159.42
24603 - FLORA - PARQUE CENTRAL LOS ROBLES | 917 | Industrial | Placa T3 piso 27, Ejes 8-12, F-K | 2026-02-06 | 2026-03-06 | 28 | 20.7 | 33.2 | 160.4 | PLACA | 33.267 | 3 | 160.386
24603 - FLORA - PARQUE CENTRAL LOS ROBLES | 915 | Industrial | Placa T3, piso 27 Ejes 8-12, F-K | 2026-02-05 | 2026-03-05 | 28 | 20.7 | 35.3 | 170.5 | PLACA | 35.4 | 3 | 170.531
24603 - FLORA - PARQUE CENTRAL LOS ROBLES | 915 | Industrial | Placa T3, piso 27 Ejes 8-12, F-K | 2026-02-05 | 2026-03-05 | 28 | 20.7 | 35 | 169.1 | PLACA | 35.4 | 3 | 169.082
24603 - FLORA - PARQUE CENTRAL LOS ROBLES | 915 | Industrial | Placa T3, piso 27 Ejes 8-12, F-K | 2026-02-05 | 2026-03-05 | 28 | 20.7 | 35.9 | 173.4 | PLACA | 35.4 | 3 | 173.43
24603 - FLORA - PARQUE CENTRAL LOS ROBLES | 913 | Industrial | Placa T3, piso 27, Ejes 8 2, A-F | 2026-02-04 | 2026-03-04 | 28 | 20.7 | 33.9 | 163.8 | PLACA | 33.367 | 3 | 163.768
24603 - FLORA - PARQUE CENTRAL LOS ROBLES | 913 | Industrial | Placa T3, piso 27, Ejes 8 2, A-F | 2026-02-04 | 2026-03-04 | 28 | 20.7 | 32.8 | 158.5 | PLACA | 33.367 | 3 | 158.454
24603 - FLORA - PARQUE CENTRAL LOS ROBLES | 913 | Industrial | Placa T3, piso 27, Ejes 8 2, A-F | 2026-02-04 | 2026-03-04 | 28 | 20.7 | 33.4 | 161.4 | PLACA | 33.367 | 3 | 161.353
24603 - FLORA - PARQUE CENTRAL LOS ROBLES | 911 | Plástico | Viga anden ejes 1-4, H-K, plátaforma 1 | 2026-02-04 | 2026-03-04 | 28 | 20.7 | 28.9 | 139.6 |  | 28.667 | 3 | 139.614
24603 - FLORA - PARQUE CENTRAL LOS ROBLES | 911 | Plástico | Viga anden ejes 1-4, H-K, plátaforma 1 | 2026-02-04 | 2026-03-04 | 28 | 20.7 | 28.1 | 135.7 |  | 28.667 | 3 | 135.749
24603 - FLORA - PARQUE CENTRAL LOS ROBLES | 911 | Plástico | Viga anden ejes 1-4, H-K, plátaforma 1 | 2026-02-04 | 2026-03-04 | 28 | 20.7 | 29 | 140.1 |  | 28.667 | 3 | 140.097
24603 - FLORA - PARQUE CENTRAL LOS ROBLES | 909 | IM | Placa T4 , piso 27 ejes 1 , 5 / G - L | 2026-02-03 | 2026-03-03 | 28 | 20.7 | 42.1 | 203.4 | PLACA | 42.1 | 3 | 203.382
24603 - FLORA - PARQUE CENTRAL LOS ROBLES | 909 | IM | Placa T4 , piso 27 ejes 1 , 5 / G - L | 2026-02-03 | 2026-03-03 | 28 | 20.7 | 41.9 | 202.4 | PLACA | 42.1 | 3 | 202.415
24603 - FLORA - PARQUE CENTRAL LOS ROBLES | 909 | IM | Placa T4 , piso 27 ejes 1 , 5 / G - L | 2026-02-03 | 2026-03-03 | 28 | 20.7 | 42.3 | 204.3 | PLACA | 42.1 | 3 | 204.348
24603 - FLORA - PARQUE CENTRAL LOS ROBLES | 904 | IM | Escaleras T3 . piso 24 al 25 | 2026-02-03 | 2026-03-03 | 28 | 20.7 | 35.3 | 170.5 |  | 35.067 | 3 | 170.531
24603 - FLORA - PARQUE CENTRAL LOS ROBLES | 904 | IM | Escaleras T3 . piso 24 al 25 | 2026-02-03 | 2026-03-03 | 28 | 20.7 | 34.5 | 166.7 |  | 35.067 | 3 | 166.667
24603 - FLORA - PARQUE CENTRAL LOS ROBLES | 904 | IM | Escaleras T3 . piso 24 al 25 | 2026-02-03 | 2026-03-03 | 28 | 20.7 | 35.4 | 171 |  | 35.067 | 3 | 171.014
24603 - FLORA - PARQUE CENTRAL LOS ROBLES | 902 | IM | Placa T4 , piso 27 | 2026-02-02 | 2026-03-02 | 28 | 20.7 | 36.4 | 175.8 | PLACA | 36.4 | 3 | 175.845
24603 - FLORA - PARQUE CENTRAL LOS ROBLES | 902 | IM | Placa T4 , piso 27 | 2026-02-02 | 2026-03-02 | 28 | 20.7 | 36 | 173.9 | PLACA | 36.4 | 3 | 173.913
24603 - FLORA - PARQUE CENTRAL LOS ROBLES | 902 | IM | Placa T4 , piso 27 | 2026-02-02 | 2026-03-02 | 28 | 20.7 | 36.8 | 177.8 | PLACA | 36.4 | 3 | 177.778
24603 - FLORA - PARQUE CENTRAL LOS ROBLES | 899 | IM | Placa T4 , piso 27 , ejes 5 - 10 / F - L | 2026-01-31 | 2026-02-28 | 28 | 20.7 | 34 | 164.3 | PLACA | 34.2 | 3 | 164.251
24603 - FLORA - PARQUE CENTRAL LOS ROBLES | 899 | IM | Placa T4 , piso 27 , ejes 5 - 10 / F - L | 2026-01-31 | 2026-02-28 | 28 | 20.7 | 34.8 | 168.1 | PLACA | 34.2 | 3 | 168.116
24603 - FLORA - PARQUE CENTRAL LOS ROBLES | 899 | IM | Placa T4 , piso 27 , ejes 5 - 10 / F - L | 2026-01-31 | 2026-02-28 | 28 | 20.7 | 33.8 | 163.3 | PLACA | 34.2 | 3 | 163.285
24603 - FLORA - PARQUE CENTRAL LOS ROBLES | 896 | IM | Placa T4 , piso 27 , ejes 5 - 10 / A - E | 2026-01-30 | 2026-02-27 | 28 | 20.7 | 38.7 | 187 | PLACA | 38.733 | 3 | 186.957
24603 - FLORA - PARQUE CENTRAL LOS ROBLES | 896 | IM | Placa T4 , piso 27 , ejes 5 - 10 / A - E | 2026-01-30 | 2026-02-27 | 28 | 20.7 | 39.3 | 189.9 | PLACA | 38.733 | 3 | 189.855
24603 - FLORA - PARQUE CENTRAL LOS ROBLES | 896 | IM | Placa T4 , piso 27 , ejes 5 - 10 / A - E | 2026-01-30 | 2026-02-27 | 28 | 20.7 | 38.2 | 184.5 | PLACA | 38.733 | 3 | 184.541
24603 - FLORA - PARQUE CENTRAL LOS ROBLES | 895 | IM | Escalera T4 , piso 24 a 25 | 2026-01-30 | 2026-02-27 | 28 | 20.7 | 29 | 140.1 |  | 28.467 | 3 | 140.097
24603 - FLORA - PARQUE CENTRAL LOS ROBLES | 895 | IM | Escalera T4 , piso 24 a 25 | 2026-01-30 | 2026-02-27 | 28 | 20.7 | 28.1 | 135.7 |  | 28.467 | 3 | 135.749
24603 - FLORA - PARQUE CENTRAL LOS ROBLES | 895 | IM | Escalera T4 , piso 24 a 25 | 2026-01-30 | 2026-02-27 | 28 | 20.7 | 28.3 | 136.7 |  | 28.467 | 3 | 136.715
24603 - FLORA - PARQUE CENTRAL LOS ROBLES | 893 | IM | Placa T3 , piso 26 | 2026-01-28 | 2026-02-25 | 28 | 20.7 | 34 | 164.3 | PLACA | 33.467 | 3 | 164.251
24603 - FLORA - PARQUE CENTRAL LOS ROBLES | 893 | IM | Placa T3 , piso 26 | 2026-01-28 | 2026-02-25 | 28 | 20.7 | 33 | 159.4 | PLACA | 33.467 | 3 | 159.42
24603 - FLORA - PARQUE CENTRAL LOS ROBLES | 893 | IM | Placa T3 , piso 26 | 2026-01-28 | 2026-02-25 | 28 | 20.7 | 33.4 | 161.4 | PLACA | 33.467 | 3 | 161.353
24603 - FLORA - PARQUE CENTRAL LOS ROBLES | 889 | Indus | Placa T3 , piso 26 , ejes 4 - 8 , / G - L | 2026-01-27 | 2026-02-24 | 28 | 20.7 | 30.9 | 149.3 | PLACA | 30.9 | 3 | 149.275
24603 - FLORA - PARQUE CENTRAL LOS ROBLES | 889 | Indus | Placa T3 , piso 26 , ejes 4 - 8 , / G - L | 2026-01-27 | 2026-02-24 | 28 | 20.7 | 31.3 | 151.2 | PLACA | 30.9 | 3 | 151.208
24603 - FLORA - PARQUE CENTRAL LOS ROBLES | 889 | Indus | Placa T3 , piso 26 , ejes 4 - 8 , / G - L | 2026-01-27 | 2026-02-24 | 28 | 20.7 | 30.5 | 147.3 | PLACA | 30.9 | 3 | 147.343
24603 - FLORA - PARQUE CENTRAL LOS ROBLES | 888 | Ptico | Viga anden , ejes 1 - 4 , / F - H , plataforma 1 | 2026-01-27 | 2026-02-24 | 28 | 20.7 | 29.7 | 143.5 |  | 29.9 | 3 | 143.478
24603 - FLORA - PARQUE CENTRAL LOS ROBLES | 888 | Ptico | Viga anden , ejes 1 - 4 , / F - H , plataforma 1 | 2026-01-27 | 2026-02-24 | 28 | 20.7 | 30.1 | 145.4 |  | 29.9 | 3 | 145.411
24603 - FLORA - PARQUE CENTRAL LOS ROBLES | 888 | Ptico | Viga anden , ejes 1 - 4 , / F - H , plataforma 1 | 2026-01-27 | 2026-02-24 | 28 | 20.7 | 29.9 | 144.4 |  | 29.9 | 3 | 144.444
24603 - FLORA - PARQUE CENTRAL LOS ROBLES | 873 | Indus | Placa T4 , piso 26 , ejes 1 , 5 , / A - F | 2026-01-21 | 2026-02-18 | 28 | 20.7 | 31.2 | 150.7 | PLACA | 30.7 | 3 | 150.725
24603 - FLORA - PARQUE CENTRAL LOS ROBLES | 873 | Indus | Placa T4 , piso 26 , ejes 1 , 5 , / A - F | 2026-01-21 | 2026-02-18 | 28 | 20.7 | 30.7 | 148.3 | PLACA | 30.7 | 3 | 148.309
24603 - FLORA - PARQUE CENTRAL LOS ROBLES | 873 | Indus | Placa T4 , piso 26 , ejes 1 , 5 , / A - F | 2026-01-21 | 2026-02-18 | 28 | 20.7 | 30.2 | 145.9 | PLACA | 30.7 | 3 | 145.894
24603 - FLORA - PARQUE CENTRAL LOS ROBLES | 872 | Ptico | Viga anden , ejes 1 , 3 , / D - E , plataforma 1 | 2026-01-21 | 2026-02-18 | 28 | 20.7 | 27.8 | 134.3 |  | 27.767 | 3 | 134.3
24603 - FLORA - PARQUE CENTRAL LOS ROBLES | 872 | Ptico | Viga anden , ejes 1 , 3 , / D - E , plataforma 1 | 2026-01-21 | 2026-02-18 | 28 | 20.7 | 28 | 135.3 |  | 27.767 | 3 | 135.266
24603 - FLORA - PARQUE CENTRAL LOS ROBLES | 872 | Ptico | Viga anden , ejes 1 , 3 , / D - E , plataforma 1 | 2026-01-21 | 2026-02-18 | 28 | 20.7 | 27.5 | 132.9 |  | 27.767 | 3 | 132.85
24603 - FLORA - PARQUE CENTRAL LOS ROBLES | 869 | Indus | Escaleras T4 , piso 23 al 24 | 2026-01-21 | 2026-02-18 | 28 | 20.7 | 28.1 | 135.7 |  | 28.1 | 3 | 135.749
24603 - FLORA - PARQUE CENTRAL LOS ROBLES | 869 | Indus | Escaleras T4 , piso 23 al 24 | 2026-01-21 | 2026-02-18 | 28 | 20.7 | 28.3 | 136.7 |  | 28.1 | 3 | 136.715
24603 - FLORA - PARQUE CENTRAL LOS ROBLES | 869 | Indus | Escaleras T4 , piso 23 al 24 | 2026-01-21 | 2026-02-18 | 28 | 20.7 | 27.9 | 134.8 |  | 28.1 | 3 | 134.783
24603 - FLORA - PARQUE CENTRAL LOS ROBLES | 886 | Indus | Placa T3 , piso 26 , ejes 4 - 8 , / A - F | 2026-01-26 | 2026-02-23 | 28 | 20.7 | 32.7 | 158 | PLACA | 31.9 | 3 | 157.971
24603 - FLORA - PARQUE CENTRAL LOS ROBLES | 886 | Indus | Placa T3 , piso 26 , ejes 4 - 8 , / A - F | 2026-01-26 | 2026-02-23 | 28 | 20.7 | 31.3 | 151.2 | PLACA | 31.9 | 3 | 151.208
24603 - FLORA - PARQUE CENTRAL LOS ROBLES | 886 | Indus | Placa T3 , piso 26 , ejes 4 - 8 , / A - F | 2026-01-26 | 2026-02-23 | 28 | 20.7 | 31.7 | 153.1 | PLACA | 31.9 | 3 | 153.14
24603 - FLORA - PARQUE CENTRAL LOS ROBLES | 884 | Indus | Placa T3 , piso 26 , ejes 8 - 12 , / F - 2 | 2026-01-24 | 2026-02-21 | 28 | 20.7 | 34.4 | 166.2 | PLACA | 34.567 | 3 | 166.184
24603 - FLORA - PARQUE CENTRAL LOS ROBLES | 884 | Indus | Placa T3 , piso 26 , ejes 8 - 12 , / F - 2 | 2026-01-24 | 2026-02-21 | 28 | 20.7 | 34.8 | 168.1 | PLACA | 34.567 | 3 | 168.116
24603 - FLORA - PARQUE CENTRAL LOS ROBLES | 884 | Indus | Placa T3 , piso 26 , ejes 8 - 12 , / F - 2 | 2026-01-24 | 2026-02-21 | 28 | 20.7 | 34.5 | 166.7 | PLACA | 34.567 | 3 | 166.667
24603 - FLORA - PARQUE CENTRAL LOS ROBLES | 882 | Indus | Escaleras T3 , piso 24 y 23 | 2026-01-23 | 2026-02-20 | 28 | 20.7 | 28.9 | 139.6 |  | 28.633 | 3 | 139.614
24603 - FLORA - PARQUE CENTRAL LOS ROBLES | 882 | Indus | Escaleras T3 , piso 24 y 23 | 2026-01-23 | 2026-02-20 | 28 | 20.7 | 28.6 | 138.2 |  | 28.633 | 3 | 138.164
24603 - FLORA - PARQUE CENTRAL LOS ROBLES | 882 | Indus | Escaleras T3 , piso 24 y 23 | 2026-01-23 | 2026-02-20 | 28 | 20.7 | 28.4 | 137.2 |  | 28.633 | 3 | 137.198
24603 - FLORA - PARQUE CENTRAL LOS ROBLES | 861 | No especificado | Placa T3 , piso 25 , ejes 1 - 6 / G - 1 | 2026-01-17 | 2026-02-14 | 28 | 20.7 | 29.4 | 142 | PLACA | 28.967 | 3 | 142.029
24603 - FLORA - PARQUE CENTRAL LOS ROBLES | 861 | No especificado | Placa T3 , piso 25 , ejes 1 - 6 / G - 1 | 2026-01-17 | 2026-02-14 | 28 | 20.7 | 29 | 140.1 | PLACA | 28.967 | 3 | 140.097
24603 - FLORA - PARQUE CENTRAL LOS ROBLES | 861 | No especificado | Placa T3 , piso 25 , ejes 1 - 6 / G - 1 | 2026-01-17 | 2026-02-14 | 28 | 20.7 | 28.5 | 137.7 | PLACA | 28.967 | 3 | 137.681
24603 - FLORA - PARQUE CENTRAL LOS ROBLES | 856 | No especificado | Placa T3 , piso 25 , ejes 6 - 8 / 6 - 2 | 2026-01-15 | 2026-02-12 | 28 | 20.7 | 32.2 | 155.6 | PLACA | 31.833 | 3 | 155.556
24603 - FLORA - PARQUE CENTRAL LOS ROBLES | 856 | No especificado | Placa T3 , piso 25 , ejes 6 - 8 / 6 - 2 | 2026-01-15 | 2026-02-12 | 28 | 20.7 | 31.8 | 153.6 | PLACA | 31.833 | 3 | 153.623
24603 - FLORA - PARQUE CENTRAL LOS ROBLES | 856 | No especificado | Placa T3 , piso 25 , ejes 6 - 8 / 6 - 2 | 2026-01-15 | 2026-02-12 | 28 | 20.7 | 31.5 | 152.2 | PLACA | 31.833 | 3 | 152.174
24603 - FLORA - PARQUE CENTRAL LOS ROBLES | 855 | Tremie | Pilote 6 , comercio 1 , 4 , torre grua | 2026-01-14 | 2026-02-11 | 28 | 20.7 | 26.2 | 126.6 |  | 26.133 | 3 | 126.57
24603 - FLORA - PARQUE CENTRAL LOS ROBLES | 855 | Tremie | Pilote 6 , comercio 1 , 4 , torre grua | 2026-01-14 | 2026-02-11 | 28 | 20.7 | 26.5 | 128 |  | 26.133 | 3 | 128.019
24603 - FLORA - PARQUE CENTRAL LOS ROBLES | 855 | Tremie | Pilote 6 , comercio 1 , 4 , torre grua | 2026-01-14 | 2026-02-11 | 28 | 20.7 | 25.7 | 124.2 |  | 26.133 | 3 | 124.155
24603 - FLORA - PARQUE CENTRAL LOS ROBLES | 867 | No especificado | Placa T4 - Piso 26 - ejes 5 - 10 / G - L | 2026-01-20 | 2026-02-17 | 28 | 20.7 | 30.9 | 149.3 | PLACA | 30.7 | 3 | 149.275
24603 - FLORA - PARQUE CENTRAL LOS ROBLES | 867 | No especificado | Placa T4 - Piso 26 - ejes 5 - 10 / G - L | 2026-01-20 | 2026-02-17 | 28 | 20.7 | 30.5 | 147.3 | PLACA | 30.7 | 3 | 147.343
24603 - FLORA - PARQUE CENTRAL LOS ROBLES | 867 | No especificado | Placa T4 - Piso 26 - ejes 5 - 10 / G - L | 2026-01-20 | 2026-02-17 | 28 | 20.7 | 30.7 | 148.3 | PLACA | 30.7 | 3 | 148.309
24603 - FLORA - PARQUE CENTRAL LOS ROBLES | 864 | No especificado | Placa T4 - Piso 25 - ejes 1 - 4 / G - L | 2026-01-19 | 2026-02-16 | 28 | 20.7 | 30.2 | 145.9 | PLACA | 30.233 | 3 | 145.894
24603 - FLORA - PARQUE CENTRAL LOS ROBLES | 864 | No especificado | Placa T4 - Piso 25 - ejes 1 - 4 / G - L | 2026-01-19 | 2026-02-16 | 28 | 20.7 | 30 | 144.9 | PLACA | 30.233 | 3 | 144.928
24603 - FLORA - PARQUE CENTRAL LOS ROBLES | 864 | No especificado | Placa T4 - Piso 25 - ejes 1 - 4 / G - L | 2026-01-19 | 2026-02-16 | 28 | 20.7 | 30.5 | 147.3 | PLACA | 30.233 | 3 | 147.343
24603 - FLORA - PARQUE CENTRAL LOS ROBLES | 854 | Tremie | Pilote torre grua 2 y 3 | 2026-01-13 | 2026-02-10 | 28 | 20.7 | 21.6 | 104.3 |  | 21.1 | 3 | 104.348
24603 - FLORA - PARQUE CENTRAL LOS ROBLES | 854 | Tremie | Pilote torre grua 2 y 3 | 2026-01-13 | 2026-02-10 | 28 | 20.7 | 20.8 | 100.5 |  | 21.1 | 3 | 100.483
24603 - FLORA - PARQUE CENTRAL LOS ROBLES | 854 | Tremie | Pilote torre grua 2 y 3 | 2026-01-13 | 2026-02-10 | 28 | 20.7 | 20.9 | 101 |  | 21.1 | 3 | 100.966
24603 - FLORA - PARQUE CENTRAL LOS ROBLES | 852 | Tremie | Pilote 3 comercio 1 | 2026-01-08 | 2026-02-05 | 28 | 20.7 | 27.9 | 134.8 |  | 27.433 | 3 | 134.783
24603 - FLORA - PARQUE CENTRAL LOS ROBLES | 852 | Tremie | Pilote 3 comercio 1 | 2026-01-08 | 2026-02-05 | 28 | 20.7 | 27.1 | 130.9 |  | 27.433 | 3 | 130.918
24603 - FLORA - PARQUE CENTRAL LOS ROBLES | 852 | Tremie | Pilote 3 comercio 1 | 2026-01-08 | 2026-02-05 | 28 | 20.7 | 27.3 | 131.9 |  | 27.433 | 3 | 131.884
24603 - FLORA - PARQUE CENTRAL LOS ROBLES | 851 | Tremie | Barrete M02 plataforma 1 | 2026-01-07 | 2026-02-04 | 28 | 20.7 | 20.2 | 97.6 |  | 20.333 | 3 | 97.585
24603 - FLORA - PARQUE CENTRAL LOS ROBLES | 851 | Tremie | Barrete M02 plataforma 1 | 2026-01-07 | 2026-02-04 | 28 | 20.7 | 20.5 | 99 |  | 20.333 | 3 | 99.034
24603 - FLORA - PARQUE CENTRAL LOS ROBLES | 851 | Tremie | Barrete M02 plataforma 1 | 2026-01-07 | 2026-02-04 | 28 | 20.7 | 20.3 | 98.1 |  | 20.333 | 3 | 98.068
24603 - FLORA - PARQUE CENTRAL LOS ROBLES | 850 | Tremie | Pilote 5 comercio 1 | 2026-01-06 | 2026-02-03 | 28 | 20.7 | 25.7 | 124.2 |  | 25.7 | 3 | 124.155
24603 - FLORA - PARQUE CENTRAL LOS ROBLES | 850 | Tremie | Pilote 5 comercio 1 | 2026-01-06 | 2026-02-03 | 28 | 20.7 | 26.1 | 126.1 |  | 25.7 | 3 | 126.087
24603 - FLORA - PARQUE CENTRAL LOS ROBLES | 850 | Tremie | Pilote 5 comercio 1 | 2026-01-06 | 2026-02-03 | 28 | 20.7 | 25.3 | 122.2 |  | 25.7 | 3 | 122.222
24603 - FLORA - PARQUE CENTRAL LOS ROBLES | 849 | Tremie | Barrete M60 plataforma 1 | 2026-01-03 | 2026-01-31 | 28 | 20.7 | 41.5 | 133.9 |  | 40.9 | 3 | 200.483
24603 - FLORA - PARQUE CENTRAL LOS ROBLES | 849 | Tremie | Barrete M60 plataforma 1 | 2026-01-03 | 2026-01-31 | 28 | 20.7 | 40.4 | 130.3 |  | 40.9 | 3 | 195.169
24603 - FLORA - PARQUE CENTRAL LOS ROBLES | 849 | Tremie | Barrete M60 plataforma 1 | 2026-01-03 | 2026-01-31 | 28 | 20.7 | 40.8 | 131.6 |  | 40.9 | 3 | 197.101
24603 - FLORA - PARQUE CENTRAL LOS ROBLES | 846 | Tremie | Pantalla M61 Plataforma 1 | 2025-12-29 | 2026-01-26 | 28 | 20.7 | 26.4 | 127.5 |  | 25.967 | 3 | 127.536
24603 - FLORA - PARQUE CENTRAL LOS ROBLES | 846 | Tremie | Pantalla M61 Plataforma 1 | 2025-12-29 | 2026-01-26 | 28 | 20.7 | 25.6 | 123.7 |  | 25.967 | 3 | 123.671
24603 - FLORA - PARQUE CENTRAL LOS ROBLES | 846 | Tremie | Pantalla M61 Plataforma 1 | 2025-12-29 | 2026-01-26 | 28 | 20.7 | 25.9 | 125.1 |  | 25.967 | 3 | 125.121
24603 - FLORA - PARQUE CENTRAL LOS ROBLES | 844 | Tremie | Pantalla H01 - plataforma 1 | 2025-12-26 | 2026-01-23 | 28 | 20.7 | 28.9 | 139.6 |  | 28.333 | 3 | 139.614
24603 - FLORA - PARQUE CENTRAL LOS ROBLES | 844 | Tremie | Pantalla H01 - plataforma 1 | 2025-12-26 | 2026-01-23 | 28 | 20.7 | 27.9 | 134.8 |  | 28.333 | 3 | 134.783
24603 - FLORA - PARQUE CENTRAL LOS ROBLES | 844 | Tremie | Pantalla H01 - plataforma 1 | 2025-12-26 | 2026-01-23 | 28 | 20.7 | 28.2 | 136.2 |  | 28.333 | 3 | 136.232
24603 - FLORA - PARQUE CENTRAL LOS ROBLES | 841 | Tremie | Pantalla H60 | 2025-12-23 | 2026-01-20 | 28 | 20.7 | 26.8 | 129.5 |  | 27.067 | 3 | 129.469
24603 - FLORA - PARQUE CENTRAL LOS ROBLES | 841 | Tremie | Pantalla H60 | 2025-12-23 | 2026-01-20 | 28 | 20.7 | 27.1 | 130.9 |  | 27.067 | 3 | 130.918
24603 - FLORA - PARQUE CENTRAL LOS ROBLES | 841 | Tremie | Pantalla H60 | 2025-12-23 | 2026-01-20 | 28 | 20.7 | 27.3 | 131.9 |  | 27.067 | 3 | 131.884
24603 - FLORA - PARQUE CENTRAL LOS ROBLES | 840 | Tremie | Pantalla M58 plataforma 1 | 2025-12-20 | 2026-01-17 | 28 | 20.7 | 29.2 | 141.1 |  | 28.833 | 3 | 141.063
24603 - FLORA - PARQUE CENTRAL LOS ROBLES | 840 | Tremie | Pantalla M58 plataforma 1 | 2025-12-20 | 2026-01-17 | 28 | 20.7 | 28.8 | 139.1 |  | 28.833 | 3 | 139.13
24603 - FLORA - PARQUE CENTRAL LOS ROBLES | 840 | Tremie | Pantalla M58 plataforma 1 | 2025-12-20 | 2026-01-17 | 28 | 20.7 | 28.5 | 137.7 |  | 28.833 | 3 | 137.681
24603 - FLORA - PARQUE CENTRAL LOS ROBLES | 826 | Indus | Placa T3 piso 25 ejes 1 - 3 / A - F y ejes 10 - 12 A - L piso 25 T4 | 2025-12-17 | 2026-01-14 | 28 | 20.7 | 32.4 | 156.5 | PLACA | 31.933 | 3 | 156.522
24603 - FLORA - PARQUE CENTRAL LOS ROBLES | 826 | Indus | Placa T3 piso 25 ejes 1 - 3 / A - F y ejes 10 - 12 A - L piso 25 T4 | 2025-12-17 | 2026-01-14 | 28 | 20.7 | 31.5 | 152.2 | PLACA | 31.933 | 3 | 152.174
24603 - FLORA - PARQUE CENTRAL LOS ROBLES | 826 | Indus | Placa T3 piso 25 ejes 1 - 3 / A - F y ejes 10 - 12 A - L piso 25 T4 | 2025-12-17 | 2026-01-14 | 28 | 20.7 | 31.9 | 154.1 | PLACA | 31.933 | 3 | 154.106
24603 - FLORA - PARQUE CENTRAL LOS ROBLES | 824 | Tremix | Pantalla H57 planta plataforma 1 | 2025-12-16 | 2026-01-13 | 28 | 20.7 | 28 | 135.3 |  | 27.633 | 3 | 135.266
24603 - FLORA - PARQUE CENTRAL LOS ROBLES | 824 | Tremix | Pantalla H57 planta plataforma 1 | 2025-12-16 | 2026-01-13 | 28 | 20.7 | 27.3 | 131.9 |  | 27.633 | 3 | 131.884
24603 - FLORA - PARQUE CENTRAL LOS ROBLES | 824 | Tremix | Pantalla H57 planta plataforma 1 | 2025-12-16 | 2026-01-13 | 28 | 20.7 | 27.6 | 133.3 |  | 27.633 | 3 | 133.333
24603 - FLORA - PARQUE CENTRAL LOS ROBLES | 817 | Tremie | Pantalla M54 - T1 | 2025-12-15 | 2026-01-12 | 28 | 20.7 | 31 | 149.8 |  | 30.967 | 3 | 149.758
24603 - FLORA - PARQUE CENTRAL LOS ROBLES | 817 | Tremie | Pantalla M54 - T1 | 2025-12-15 | 2026-01-12 | 28 | 20.7 | 31 | 149.8 |  | 30.967 | 3 | 149.758
24603 - FLORA - PARQUE CENTRAL LOS ROBLES | 817 | Tremie | Pantalla M54 - T1 | 2025-12-15 | 2026-01-12 | 28 | 20.7 | 30.9 | 149.3 |  | 30.967 | 3 | 149.275
24603 - FLORA - PARQUE CENTRAL LOS ROBLES | 832 | Tremie | Barrete M56 | 2025-12-19 | 2026-01-16 | 28 | 20.7 | 27.2 | 131.4 |  | 27.533 | 3 | 131.401
24603 - FLORA - PARQUE CENTRAL LOS ROBLES | 832 | Tremie | Barrete M56 | 2025-12-19 | 2026-01-16 | 28 | 20.7 | 27.6 | 133.3 |  | 27.533 | 3 | 133.333
24603 - FLORA - PARQUE CENTRAL LOS ROBLES | 832 | Tremie | Barrete M56 | 2025-12-19 | 2026-01-16 | 28 | 20.7 | 27.8 | 134.3 |  | 27.533 | 3 | 134.3
24603 - FLORA - PARQUE CENTRAL LOS ROBLES | 828 | IN | Placa T4 piso 25 ejes 1 - 4 / F - G y ejes 8 - 12 / A - F piso 25 T3 | 2025-12-18 | 2026-01-15 | 28 | 20.7 | 32.2 | 155.6 | PLACA | 31.767 | 3 | 155.556
24603 - FLORA - PARQUE CENTRAL LOS ROBLES | 828 | IN | Placa T4 piso 25 ejes 1 - 4 / F - G y ejes 8 - 12 / A - F piso 25 T3 | 2025-12-18 | 2026-01-15 | 28 | 20.7 | 31.4 | 151.7 | PLACA | 31.767 | 3 | 151.691
24603 - FLORA - PARQUE CENTRAL LOS ROBLES | 828 | IN | Placa T4 piso 25 ejes 1 - 4 / F - G y ejes 8 - 12 / A - F piso 25 T3 | 2025-12-18 | 2026-01-15 | 28 | 20.7 | 31.7 | 153.1 | PLACA | 31.767 | 3 | 153.14
24603 - FLORA - PARQUE CENTRAL LOS ROBLES | 822 | Indus | Placa T3 piso 22 ejes 3 - 10 / G - L | 2025-12-16 | 2026-01-13 | 28 | 20.7 | 32.5 | 157 | PLACA | 32.467 | 3 | 157.005
24603 - FLORA - PARQUE CENTRAL LOS ROBLES | 822 | Indus | Placa T3 piso 22 ejes 3 - 10 / G - L | 2025-12-16 | 2026-01-13 | 28 | 20.7 | 32.9 | 158.9 | PLACA | 32.467 | 3 | 158.937
24603 - FLORA - PARQUE CENTRAL LOS ROBLES | 822 | Indus | Placa T3 piso 22 ejes 3 - 10 / G - L | 2025-12-16 | 2026-01-13 | 28 | 20.7 | 32 | 154.6 | PLACA | 32.467 | 3 | 154.589
24603 - FLORA - PARQUE CENTRAL LOS ROBLES | 820 | Ptico | Placa piso 2 ejes 2 - 3 / A - C comercio 2 | 2025-12-16 | 2026-01-13 | 28 | 20.7 | 36.8 | 177.8 | PLACA | 36.733 | 3 | 177.778
24603 - FLORA - PARQUE CENTRAL LOS ROBLES | 820 | Ptico | Placa piso 2 ejes 2 - 3 / A - C comercio 2 | 2025-12-16 | 2026-01-13 | 28 | 20.7 | 37.2 | 179.7 | PLACA | 36.733 | 3 | 179.71
24603 - FLORA - PARQUE CENTRAL LOS ROBLES | 820 | Ptico | Placa piso 2 ejes 2 - 3 / A - C comercio 2 | 2025-12-16 | 2026-01-13 | 28 | 20.7 | 36.2 | 174.9 | PLACA | 36.733 | 3 | 174.879
24603 - FLORA - PARQUE CENTRAL LOS ROBLES | 818 | Indus | Placa piso 25, T4, ejes 8 - 10 / A - F | 2025-12-15 | 2026-01-12 | 28 | 20.7 | 32.4 | 156.5 | PLACA | 32.267 | 3 | 156.522
24603 - FLORA - PARQUE CENTRAL LOS ROBLES | 818 | Indus | Placa piso 25, T4, ejes 8 - 10 / A - F | 2025-12-15 | 2026-01-12 | 28 | 20.7 | 32.7 | 158 | PLACA | 32.267 | 3 | 157.971
24603 - FLORA - PARQUE CENTRAL LOS ROBLES | 818 | Indus | Placa piso 25, T4, ejes 8 - 10 / A - F | 2025-12-15 | 2026-01-12 | 28 | 20.7 | 31.7 | 153.1 | PLACA | 32.267 | 3 | 153.14
24603 - FLORA - PARQUE CENTRAL LOS ROBLES | 794 | Tremie | Pantalla H51, plataforma 1 | 2025-12-04 | 2026-01-01 | 28 | 20.7 | 27.9 | 134.8 |  | 27.367 | 3 | 134.783
24603 - FLORA - PARQUE CENTRAL LOS ROBLES | 794 | Tremie | Pantalla H51, plataforma 1 | 2025-12-04 | 2026-01-01 | 28 | 20.7 | 26.9 | 130 |  | 27.367 | 3 | 129.952
24603 - FLORA - PARQUE CENTRAL LOS ROBLES | 794 | Tremie | Pantalla H51, plataforma 1 | 2025-12-04 | 2026-01-01 | 28 | 20.7 | 27.3 | 131.9 |  | 27.367 | 3 | 131.884
24603 - FLORA - PARQUE CENTRAL LOS ROBLES | 793 | Plástico | Cimentación ejes D - E / 6 - 8, sótano plataforma 1 | 2025-12-04 | 2026-01-01 | 28 | 20.7 | 30.4 | 146.9 |  | 30.333 | 3 | 146.86
24603 - FLORA - PARQUE CENTRAL LOS ROBLES | 793 | Plástico | Cimentación ejes D - E / 6 - 8, sótano plataforma 1 | 2025-12-04 | 2026-01-01 | 28 | 20.7 | 30.7 | 148.3 |  | 30.333 | 3 | 148.309
24603 - FLORA - PARQUE CENTRAL LOS ROBLES | 793 | Plástico | Cimentación ejes D - E / 6 - 8, sótano plataforma 1 | 2025-12-04 | 2026-01-01 | 28 | 20.7 | 29.9 | 144.4 |  | 30.333 | 3 | 144.444
24603 - FLORA - PARQUE CENTRAL LOS ROBLES | 790 | Tremie | Barrete M48, plataforma 1 | 2025-12-03 | 2025-12-31 | 28 | 20.7 | 33.1 | 159.9 |  | 32.8 | 3 | 159.903
24603 - FLORA - PARQUE CENTRAL LOS ROBLES | 790 | Tremie | Barrete M48, plataforma 1 | 2025-12-03 | 2025-12-31 | 28 | 20.7 | 32.5 | 157 |  | 32.8 | 3 | 157.005
24603 - FLORA - PARQUE CENTRAL LOS ROBLES | 790 | Tremie | Barrete M48, plataforma 1 | 2025-12-03 | 2025-12-31 | 28 | 20.7 | 32.8 | 158.5 |  | 32.8 | 3 | 158.454
24603 - FLORA - PARQUE CENTRAL LOS ROBLES | 789 | Autoco | Columnas diagonales ejes 3 / A - C, piso comercio 2 | 2025-12-03 | 2025-12-31 | 28 | 20.7 | 29 | 140.1 |  | 28.933 | 3 | 140.097
24603 - FLORA - PARQUE CENTRAL LOS ROBLES | 789 | Autoco | Columnas diagonales ejes 3 / A - C, piso comercio 2 | 2025-12-03 | 2025-12-31 | 28 | 20.7 | 29.4 | 142 |  | 28.933 | 3 | 142.029
24603 - FLORA - PARQUE CENTRAL LOS ROBLES | 789 | Autoco | Columnas diagonales ejes 3 / A - C, piso comercio 2 | 2025-12-03 | 2025-12-31 | 28 | 20.7 | 28.4 | 137.2 |  | 28.933 | 3 | 137.198
24603 - FLORA - PARQUE CENTRAL LOS ROBLES | 805 | Tremie | Pantalla M50 plataforma 1 | 2025-12-10 | 2026-01-07 | 28 | 20.7 | 29 | 140.1 |  | 28.367 | 3 | 140.097
24603 - FLORA - PARQUE CENTRAL LOS ROBLES | 805 | Tremie | Pantalla M50 plataforma 1 | 2025-12-10 | 2026-01-07 | 28 | 20.7 | 28.1 | 135.7 |  | 28.367 | 3 | 135.749
24603 - FLORA - PARQUE CENTRAL LOS ROBLES | 805 | Tremie | Pantalla M50 plataforma 1 | 2025-12-10 | 2026-01-07 | 28 | 20.7 | 28 | 135.3 |  | 28.367 | 3 | 135.266
24603 - FLORA - PARQUE CENTRAL LOS ROBLES | 802 | Tremie | Barrete M52, plataforma 1 | 2025-12-09 | 2026-01-06 | 28 | 20.7 | 20.7 | 100 |  | 21.167 | 3 | 100
24603 - FLORA - PARQUE CENTRAL LOS ROBLES | 802 | Tremie | Barrete M52, plataforma 1 | 2025-12-09 | 2026-01-06 | 28 | 20.7 | 21.1 | 101.9 |  | 21.167 | 3 | 101.932
24603 - FLORA - PARQUE CENTRAL LOS ROBLES | 802 | Tremie | Barrete M52, plataforma 1 | 2025-12-09 | 2026-01-06 | 28 | 20.7 | 21.7 | 104.8 |  | 21.167 | 3 | 104.831
24603 - FLORA - PARQUE CENTRAL LOS ROBLES | 809 | Tremie | Pantalla #55, plataforma 1 | 2025-12-12 | 2026-01-09 | 28 | 20.7 | 26.4 | 127.5 |  | 25.867 | 3 | 127.536
24603 - FLORA - PARQUE CENTRAL LOS ROBLES | 809 | Tremie | Pantalla #55, plataforma 1 | 2025-12-12 | 2026-01-09 | 28 | 20.7 | 25.6 | 123.7 |  | 25.867 | 3 | 123.671
24603 - FLORA - PARQUE CENTRAL LOS ROBLES | 809 | Tremie | Pantalla #55, plataforma 1 | 2025-12-12 | 2026-01-09 | 28 | 20.7 | 25.6 | 123.7 |  | 25.867 | 3 | 123.671
24603 - FLORA - PARQUE CENTRAL LOS ROBLES | 807 | Tremie | Pantalla # 59, plataforma 1 | 2025-12-11 | 2026-01-08 | 28 | 20.7 | 27.4 | 132.4 |  | 26.967 | 3 | 132.367
24603 - FLORA - PARQUE CENTRAL LOS ROBLES | 807 | Tremie | Pantalla # 59, plataforma 1 | 2025-12-11 | 2026-01-08 | 28 | 20.7 | 26.7 | 129 |  | 26.967 | 3 | 128.986
24603 - FLORA - PARQUE CENTRAL LOS ROBLES | 807 | Tremie | Pantalla # 59, plataforma 1 | 2025-12-11 | 2026-01-08 | 28 | 20.7 | 26.8 | 129.5 |  | 26.967 | 3 | 129.469
24603 - FLORA - PARQUE CENTRAL LOS ROBLES | 837 | C.FLUIDO | Columnas piso 2, comercio 2, ejes 3 / A-C | 2025-12-20 | 2026-01-17 | 28 | 20.7 | 26.6 | 128.5 |  | 26.2 | 3 | 128.502
24603 - FLORA - PARQUE CENTRAL LOS ROBLES | 837 | C.FLUIDO | Columnas piso 2, comercio 2, ejes 3 / A-C | 2025-12-20 | 2026-01-17 | 28 | 20.7 | 26.2 | 126.6 |  | 26.2 | 3 | 126.57
24603 - FLORA - PARQUE CENTRAL LOS ROBLES | 837 | C.FLUIDO | Columnas piso 2, comercio 2, ejes 3 / A-C | 2025-12-20 | 2026-01-17 | 28 | 20.7 | 25.8 | 124.6 |  | 26.2 | 3 | 124.638
24603 - FLORA - PARQUE CENTRAL LOS ROBLES | 836 | PTICO | Cimentación plataforma 1, ejes 6-8 A-L | 2025-12-20 | 2026-01-17 | 28 | 20.7 | 26.9 | 130 |  | 27.1 | 3 | 129.952
24603 - FLORA - PARQUE CENTRAL LOS ROBLES | 836 | PTICO | Cimentación plataforma 1, ejes 6-8 A-L | 2025-12-20 | 2026-01-17 | 28 | 20.7 | 27.7 | 133.8 |  | 27.1 | 3 | 133.816
24603 - FLORA - PARQUE CENTRAL LOS ROBLES | 836 | PTICO | Cimentación plataforma 1, ejes 6-8 A-L | 2025-12-20 | 2026-01-17 | 28 | 20.7 | 26.7 | 129 |  | 27.1 | 3 | 128.986
24603 - FLORA - PARQUE CENTRAL LOS ROBLES | 834 | INDUS | Placa T3, piso 25, ejes 1-8, / G-L | 2025-12-19 | 2026-01-16 | 28 | 20.7 | 31.1 | 150.2 | PLACA | 30.933 | 3 | 150.242
24603 - FLORA - PARQUE CENTRAL LOS ROBLES | 834 | INDUS | Placa T3, piso 25, ejes 1-8, / G-L | 2025-12-19 | 2026-01-16 | 28 | 20.7 | 30.3 | 146.4 | PLACA | 30.933 | 3 | 146.377
24603 - FLORA - PARQUE CENTRAL LOS ROBLES | 834 | INDUS | Placa T3, piso 25, ejes 1-8, / G-L | 2025-12-19 | 2026-01-16 | 28 | 20.7 | 31.4 | 151.7 | PLACA | 30.933 | 3 | 151.691
24603 - FLORA - PARQUE CENTRAL LOS ROBLES | G-23 - G-24 | No especificado | Grouting torre 3 piso 6 | 2025-12-23 | 2026-01-20 | 28 | 12.5 | 21.2 | 169.6 |  | 20.967 | 3 | 169.6
24603 - FLORA - PARQUE CENTRAL LOS ROBLES | G-23 - G-24 | No especificado | Grouting torre 3 piso 6 | 2025-12-23 | 2026-01-20 | 28 | 12.5 | 21 | 168 |  | 20.967 | 3 | 168
24603 - FLORA - PARQUE CENTRAL LOS ROBLES | G-23 - G-24 | No especificado | Grouting torre 3 piso 6 | 2025-12-23 | 2026-01-20 | 28 | 12.5 | 20.7 | 165.6 |  | 20.967 | 3 | 165.6
24603 - FLORA - PARQUE CENTRAL LOS ROBLES | M106 | No especificado | Piso 27 torre 3 | 2026-05-11 | 2026-06-08 | 28 | 10 | 17 | 170 |  | 16.733 | 3 | 170
24603 - FLORA - PARQUE CENTRAL LOS ROBLES | M106 | No especificado | Piso 27 torre 3 | 2026-05-11 | 2026-06-08 | 28 | 10 | 16.5 | 165 |  | 16.733 | 3 | 165
24603 - FLORA - PARQUE CENTRAL LOS ROBLES | M106 | No especificado | Piso 27 torre 3 | 2026-05-11 | 2026-06-08 | 28 | 10 | 16.7 | 167 |  | 16.733 | 3 | 167
24603 - FLORA - PARQUE CENTRAL LOS ROBLES | G106 | No especificado | Piso 27 torre 3 | 2026-05-11 | 2026-06-08 | 28 | 10 | 18.3 | 183 |  | 18.733 | 3 | 183
24603 - FLORA - PARQUE CENTRAL LOS ROBLES | G106 | No especificado | Piso 27 torre 3 | 2026-05-11 | 2026-06-08 | 28 | 10 | 18.9 | 189 |  | 18.733 | 3 | 189
24603 - FLORA - PARQUE CENTRAL LOS ROBLES | G106 | No especificado | Piso 27 torre 3 | 2026-05-11 | 2026-06-08 | 28 | 10 | 19 | 190 |  | 18.733 | 3 | 190
24603 - FLORA - PARQUE CENTRAL LOS ROBLES | M105 | No especificado | Piso 27 torre 3 | 2026-05-11 | 2026-06-08 | 28 | 10 | 18.9 | 189 |  | 18.5 | 3 | 189
24603 - FLORA - PARQUE CENTRAL LOS ROBLES | M105 | No especificado | Piso 27 torre 3 | 2026-05-11 | 2026-06-08 | 28 | 10 | 18.2 | 182 |  | 18.5 | 3 | 182
24603 - FLORA - PARQUE CENTRAL LOS ROBLES | M105 | No especificado | Piso 27 torre 3 | 2026-05-11 | 2026-06-08 | 28 | 10 | 18.4 | 184 |  | 18.5 | 3 | 184
24603 - FLORA - PARQUE CENTRAL LOS ROBLES | G105 | No especificado | Piso 27 torre 3 | 2026-05-11 | 2026-06-08 | 28 | 10 | 19.6 | 196 |  | 19.667 | 3 | 196
24603 - FLORA - PARQUE CENTRAL LOS ROBLES | G105 | No especificado | Piso 27 torre 3 | 2026-05-11 | 2026-06-08 | 28 | 10 | 19.7 | 197 |  | 19.667 | 3 | 197
24603 - FLORA - PARQUE CENTRAL LOS ROBLES | G105 | No especificado | Piso 27 torre 3 | 2026-05-11 | 2026-06-08 | 28 | 10 | 19.7 | 197 |  | 19.667 | 3 | 197
24603 - FLORA - PARQUE CENTRAL LOS ROBLES | M108 | No especificado | Piso 27 Torre 4 | 2026-05-13 | 2026-06-10 | 28 | 10 | 16.7 | 167 |  | 16.4 | 3 | 167
24603 - FLORA - PARQUE CENTRAL LOS ROBLES | M108 | No especificado | Piso 27 Torre 4 | 2026-05-13 | 2026-06-10 | 28 | 10 | 16.2 | 162 |  | 16.4 | 3 | 162
24603 - FLORA - PARQUE CENTRAL LOS ROBLES | M108 | No especificado | Piso 27 Torre 4 | 2026-05-13 | 2026-06-10 | 28 | 10 | 16.3 | 163 |  | 16.4 | 3 | 163
24603 - FLORA - PARQUE CENTRAL LOS ROBLES | G108 | No especificado | Piso 27 Torre 4 | 2026-05-13 | 2026-06-10 | 28 | 10 | 18.3 | 183 |  | 17.933 | 3 | 183
24603 - FLORA - PARQUE CENTRAL LOS ROBLES | G108 | No especificado | Piso 27 Torre 4 | 2026-05-13 | 2026-06-10 | 28 | 10 | 17.7 | 177 |  | 17.933 | 3 | 177
24603 - FLORA - PARQUE CENTRAL LOS ROBLES | G108 | No especificado | Piso 27 Torre 4 | 2026-05-13 | 2026-06-10 | 28 | 10 | 17.8 | 178 |  | 17.933 | 3 | 178
24603 - FLORA - PARQUE CENTRAL LOS ROBLES | M107 | No especificado | Piso 27 Torre 4 | 2026-05-13 | 2026-06-10 | 28 | 10 | 16 | 160 |  | 15.9 | 3 | 160
24603 - FLORA - PARQUE CENTRAL LOS ROBLES | M107 | No especificado | Piso 27 Torre 4 | 2026-05-13 | 2026-06-10 | 28 | 10 | 15.3 | 153 |  | 15.9 | 3 | 153
24603 - FLORA - PARQUE CENTRAL LOS ROBLES | M107 | No especificado | Piso 27 Torre 4 | 2026-05-13 | 2026-06-10 | 28 | 10 | 16.4 | 164 |  | 15.9 | 3 | 164
24603 - FLORA - PARQUE CENTRAL LOS ROBLES | G107 | No especificado | Piso 27 Torre 4 | 2026-05-13 | 2026-06-10 | 28 | 10 | 17.8 | 178 |  | 17.433 | 3 | 178
24603 - FLORA - PARQUE CENTRAL LOS ROBLES | G107 | No especificado | Piso 27 Torre 4 | 2026-05-13 | 2026-06-10 | 28 | 10 | 17.2 | 172 |  | 17.433 | 3 | 172
24603 - FLORA - PARQUE CENTRAL LOS ROBLES | G107 | No especificado | Piso 27 Torre 4 | 2026-05-13 | 2026-06-10 | 28 | 10 | 17.3 | 173 |  | 17.433 | 3 | 173
24603 - FLORA - PARQUE CENTRAL LOS ROBLES | M - 104 | No especificado | Piso 26 - T4 | 2026-05-08 | 2026-06-05 | 28 | 10 | 19.5 | 195 |  | 19.167 | 3 | 195
24603 - FLORA - PARQUE CENTRAL LOS ROBLES | M - 104 | No especificado | Piso 26 - T4 | 2026-05-08 | 2026-06-05 | 28 | 10 | 18.9 | 189 |  | 19.167 | 3 | 189
24603 - FLORA - PARQUE CENTRAL LOS ROBLES | M - 104 | No especificado | Piso 26 - T4 | 2026-05-08 | 2026-06-05 | 28 | 10 | 19.1 | 191 |  | 19.167 | 3 | 191
24603 - FLORA - PARQUE CENTRAL LOS ROBLES | G - 104 | No especificado | Piso 26 - T4 | 2026-05-08 | 2026-06-05 | 28 | 10 | 18.8 | 188 |  | 19.133 | 3 | 188
24603 - FLORA - PARQUE CENTRAL LOS ROBLES | G - 104 | No especificado | Piso 26 - T4 | 2026-05-08 | 2026-06-05 | 28 | 10 | 19 | 190 |  | 19.133 | 3 | 190
24603 - FLORA - PARQUE CENTRAL LOS ROBLES | G - 104 | No especificado | Piso 26 - T4 | 2026-05-08 | 2026-06-05 | 28 | 10 | 19.6 | 196 |  | 19.133 | 3 | 196
24603 - FLORA - PARQUE CENTRAL LOS ROBLES | M - 103 | No especificado | Piso 26 - T4 | 2026-05-08 | 2026-06-05 | 28 | 10 | 18 | 180 |  | 17.6 | 3 | 180
24603 - FLORA - PARQUE CENTRAL LOS ROBLES | M - 103 | No especificado | Piso 26 - T4 | 2026-05-08 | 2026-06-05 | 28 | 10 | 17.3 | 173 |  | 17.6 | 3 | 173
24603 - FLORA - PARQUE CENTRAL LOS ROBLES | M - 103 | No especificado | Piso 26 - T4 | 2026-05-08 | 2026-06-05 | 28 | 10 | 17.5 | 175 |  | 17.6 | 3 | 175
24603 - FLORA - PARQUE CENTRAL LOS ROBLES | G - 103 | No especificado | Piso 26 - T4 | 2026-05-08 | 2026-06-05 | 28 | 10 | 17.7 | 177 |  | 17.667 | 3 | 177
24603 - FLORA - PARQUE CENTRAL LOS ROBLES | G - 103 | No especificado | Piso 26 - T4 | 2026-05-08 | 2026-06-05 | 28 | 10 | 17.5 | 175 |  | 17.667 | 3 | 175
24603 - FLORA - PARQUE CENTRAL LOS ROBLES | G - 103 | No especificado | Piso 26 - T4 | 2026-05-08 | 2026-06-05 | 28 | 10 | 17.8 | 178 |  | 17.667 | 3 | 178
24603 - FLORA - PARQUE CENTRAL LOS ROBLES | M - 102 | No especificado | Piso 26 - T3 | 2026-05-07 | 2026-06-04 | 28 | 10 | 14.8 | 148 |  | 14.7 | 3 | 148
24603 - FLORA - PARQUE CENTRAL LOS ROBLES | M - 102 | No especificado | Piso 26 - T3 | 2026-05-07 | 2026-06-04 | 28 | 10 | 14.4 | 144 |  | 14.7 | 3 | 144
24603 - FLORA - PARQUE CENTRAL LOS ROBLES | M - 102 | No especificado | Piso 26 - T3 | 2026-05-07 | 2026-06-04 | 28 | 10 | 14.9 | 149 |  | 14.7 | 3 | 149
24603 - FLORA - PARQUE CENTRAL LOS ROBLES | G - 102 | No especificado | Piso 26 - T3 | 2026-05-07 | 2026-06-04 | 28 | 10 | 17.5 | 175 |  | 17.433 | 3 | 175
24603 - FLORA - PARQUE CENTRAL LOS ROBLES | G - 102 | No especificado | Piso 26 - T3 | 2026-05-07 | 2026-06-04 | 28 | 10 | 17.6 | 176 |  | 17.433 | 3 | 176
24603 - FLORA - PARQUE CENTRAL LOS ROBLES | G - 102 | No especificado | Piso 26 - T3 | 2026-05-07 | 2026-06-04 | 28 | 10 | 17.2 | 172 |  | 17.433 | 3 | 172
24603 - FLORA - PARQUE CENTRAL LOS ROBLES | M - 101 | No especificado | Piso 26 - T3 | 2026-05-06 | 2026-06-03 | 28 | 10 | 16.5 | 165 |  | 16.467 | 3 | 165
24603 - FLORA - PARQUE CENTRAL LOS ROBLES | M - 101 | No especificado | Piso 26 - T3 | 2026-05-06 | 2026-06-03 | 28 | 10 | 16.3 | 163 |  | 16.467 | 3 | 163
24603 - FLORA - PARQUE CENTRAL LOS ROBLES | M - 101 | No especificado | Piso 26 - T3 | 2026-05-06 | 2026-06-03 | 28 | 10 | 16.6 | 166 |  | 16.467 | 3 | 166
24603 - FLORA - PARQUE CENTRAL LOS ROBLES | G - 101 | No especificado | Piso 26 - T3 | 2026-05-06 | 2026-06-03 | 28 | 10 | 17.2 | 172 |  | 17.333 | 3 | 172
24603 - FLORA - PARQUE CENTRAL LOS ROBLES | G - 101 | No especificado | Piso 26 - T3 | 2026-05-06 | 2026-06-03 | 28 | 10 | 17.1 | 171 |  | 17.333 | 3 | 171
24603 - FLORA - PARQUE CENTRAL LOS ROBLES | G - 101 | No especificado | Piso 26 - T3 | 2026-05-06 | 2026-06-03 | 28 | 10 | 17.7 | 177 |  | 17.333 | 3 | 177
24603 - FLORA - PARQUE CENTRAL LOS ROBLES | M 100 | No especificado | Piso 25, T4 | 2026-04-23 | 2026-05-21 | 28 | 10 | 16.3 | 163 |  | 16.3 | 3 | 163
24603 - FLORA - PARQUE CENTRAL LOS ROBLES | M 100 | No especificado | Piso 25, T4 | 2026-04-23 | 2026-05-21 | 28 | 10 | 16.2 | 162 |  | 16.3 | 3 | 162
24603 - FLORA - PARQUE CENTRAL LOS ROBLES | M 100 | No especificado | Piso 25, T4 | 2026-04-23 | 2026-05-21 | 28 | 10 | 16.4 | 164 |  | 16.3 | 3 | 164
24603 - FLORA - PARQUE CENTRAL LOS ROBLES | G100 | No especificado | Piso 25, T4 | 2026-04-23 | 2026-05-21 | 28 | 10 | 18.6 | 186 |  | 18.767 | 3 | 186
24603 - FLORA - PARQUE CENTRAL LOS ROBLES | G100 | No especificado | Piso 25, T4 | 2026-04-23 | 2026-05-21 | 28 | 10 | 18.9 | 189 |  | 18.767 | 3 | 189
24603 - FLORA - PARQUE CENTRAL LOS ROBLES | G100 | No especificado | Piso 25, T4 | 2026-04-23 | 2026-05-21 | 28 | 10 | 18.8 | 188 |  | 18.767 | 3 | 188
24603 - FLORA - PARQUE CENTRAL LOS ROBLES | M99 | No especificado | Piso 25, T4 | 2026-04-23 | 2026-05-21 | 28 | 10 | 17.1 | 171 |  | 17.467 | 3 | 171
24603 - FLORA - PARQUE CENTRAL LOS ROBLES | M99 | No especificado | Piso 25, T4 | 2026-04-23 | 2026-05-21 | 28 | 10 | 17.8 | 178 |  | 17.467 | 3 | 178
24603 - FLORA - PARQUE CENTRAL LOS ROBLES | M99 | No especificado | Piso 25, T4 | 2026-04-23 | 2026-05-21 | 28 | 10 | 17.5 | 175 |  | 17.467 | 3 | 175
24603 - FLORA - PARQUE CENTRAL LOS ROBLES | G99 | No especificado | Piso 25, T4 | 2026-04-23 | 2026-05-21 | 28 | 10 | 19 | 190 |  | 18.7 | 3 | 190
24603 - FLORA - PARQUE CENTRAL LOS ROBLES | G99 | No especificado | Piso 25, T4 | 2026-04-23 | 2026-05-21 | 28 | 10 | 18.5 | 185 |  | 18.7 | 3 | 185
24603 - FLORA - PARQUE CENTRAL LOS ROBLES | G99 | No especificado | Piso 25, T4 | 2026-04-23 | 2026-05-21 | 28 | 10 | 18.6 | 186 |  | 18.7 | 3 | 186
24603 - FLORA - PARQUE CENTRAL LOS ROBLES | M98 | No especificado | Piso 25, T3 | 2026-04-21 | 2026-05-19 | 28 | 10 | 14.6 | 146 |  | 14.7 | 3 | 146
24603 - FLORA - PARQUE CENTRAL LOS ROBLES | M98 | No especificado | Piso 25, T3 | 2026-04-21 | 2026-05-19 | 28 | 10 | 14.7 | 147 |  | 14.7 | 3 | 147
24603 - FLORA - PARQUE CENTRAL LOS ROBLES | M98 | No especificado | Piso 25, T3 | 2026-04-21 | 2026-05-19 | 28 | 10 | 14.8 | 148 |  | 14.7 | 3 | 148
24603 - FLORA - PARQUE CENTRAL LOS ROBLES | G98 | No especificado | Piso 25, T3 | 2026-04-21 | 2026-05-19 | 28 | 10 | 12.8 | 128 |  | 12.867 | 3 | 128
24603 - FLORA - PARQUE CENTRAL LOS ROBLES | G98 | No especificado | Piso 25, T3 | 2026-04-21 | 2026-05-19 | 28 | 10 | 12.7 | 127 |  | 12.867 | 3 | 127
24603 - FLORA - PARQUE CENTRAL LOS ROBLES | G98 | No especificado | Piso 25, T3 | 2026-04-21 | 2026-05-19 | 28 | 10 | 13.1 | 131 |  | 12.867 | 3 | 131
24603 - FLORA - PARQUE CENTRAL LOS ROBLES | M97 | No especificado | Piso 25, T3 | 2026-04-21 | 2026-05-19 | 28 | 10 | 16.2 | 162 |  | 16.5 | 3 | 162
24603 - FLORA - PARQUE CENTRAL LOS ROBLES | M97 | No especificado | Piso 25, T3 | 2026-04-21 | 2026-05-19 | 28 | 10 | 16.9 | 169 |  | 16.5 | 3 | 169
24603 - FLORA - PARQUE CENTRAL LOS ROBLES | M97 | No especificado | Piso 25, T3 | 2026-04-21 | 2026-05-19 | 28 | 10 | 16.4 | 164 |  | 16.5 | 3 | 164
24603 - FLORA - PARQUE CENTRAL LOS ROBLES | G97 | No especificado | Piso 25, T3 | 2026-04-21 | 2026-05-19 | 28 | 10 | 13 | 130 |  | 13.067 | 3 | 130
24603 - FLORA - PARQUE CENTRAL LOS ROBLES | G97 | No especificado | Piso 25, T3 | 2026-04-21 | 2026-05-19 | 28 | 10 | 13 | 130 |  | 13.067 | 3 | 130
24603 - FLORA - PARQUE CENTRAL LOS ROBLES | G97 | No especificado | Piso 25, T3 | 2026-04-21 | 2026-05-19 | 28 | 10 | 13.2 | 132 |  | 13.067 | 3 | 132
24603 - FLORA - PARQUE CENTRAL LOS ROBLES | M96 | No Especificado | Piso 24 T4 | 2026-04-09 | 2026-05-07 | 28 | 10 | 16.9 | 169 |  | 16.133 | 3 | 169
24603 - FLORA - PARQUE CENTRAL LOS ROBLES | M96 | No Especificado | Piso 24 T4 | 2026-04-09 | 2026-05-07 | 28 | 10 | 15.6 | 156 |  | 16.133 | 3 | 156
24603 - FLORA - PARQUE CENTRAL LOS ROBLES | M96 | No Especificado | Piso 24 T4 | 2026-04-09 | 2026-05-07 | 28 | 10 | 15.9 | 159 |  | 16.133 | 3 | 159
24603 - FLORA - PARQUE CENTRAL LOS ROBLES | G96 | No Especificado | Piso 24 T4 | 2026-04-09 | 2026-05-07 | 28 | 10 | 16.2 | 162 |  | 16.2 | 3 | 162
24603 - FLORA - PARQUE CENTRAL LOS ROBLES | G96 | No Especificado | Piso 24 T4 | 2026-04-09 | 2026-05-07 | 28 | 10 | 16.4 | 164 |  | 16.2 | 3 | 164
24603 - FLORA - PARQUE CENTRAL LOS ROBLES | G96 | No Especificado | Piso 24 T4 | 2026-04-09 | 2026-05-07 | 28 | 10 | 16 | 160 |  | 16.2 | 3 | 160
24603 - FLORA - PARQUE CENTRAL LOS ROBLES | M95 | No Especificado | Piso 24 T4 | 2026-04-09 | 2026-05-07 | 28 | 10 | 15.2 | 152 |  | 15.467 | 3 | 152
24603 - FLORA - PARQUE CENTRAL LOS ROBLES | M95 | No Especificado | Piso 24 T4 | 2026-04-09 | 2026-05-07 | 28 | 10 | 15.4 | 154 |  | 15.467 | 3 | 154
24603 - FLORA - PARQUE CENTRAL LOS ROBLES | M95 | No Especificado | Piso 24 T4 | 2026-04-09 | 2026-05-07 | 28 | 10 | 15.8 | 158 |  | 15.467 | 3 | 158
24603 - FLORA - PARQUE CENTRAL LOS ROBLES | G95 | No Especificado | Piso 24 T4 | 2026-04-09 | 2026-05-07 | 28 | 10 | 17 | 170 |  | 17.4 | 3 | 170
24603 - FLORA - PARQUE CENTRAL LOS ROBLES | G95 | No Especificado | Piso 24 T4 | 2026-04-09 | 2026-05-07 | 28 | 10 | 17.5 | 175 |  | 17.4 | 3 | 175
24603 - FLORA - PARQUE CENTRAL LOS ROBLES | G95 | No Especificado | Piso 24 T4 | 2026-04-09 | 2026-05-07 | 28 | 10 | 17.7 | 177 |  | 17.4 | 3 | 177
24603 - FLORA - PARQUE CENTRAL LOS ROBLES | M90 | No Especificado | Piso 23 T3 | 2026-04-06 | 2026-05-04 | 28 | 10 | 12.1 | 121 |  | 11.867 | 3 | 121
24603 - FLORA - PARQUE CENTRAL LOS ROBLES | M90 | No Especificado | Piso 23 T3 | 2026-04-06 | 2026-05-04 | 28 | 10 | 11.7 | 117 |  | 11.867 | 3 | 117
24603 - FLORA - PARQUE CENTRAL LOS ROBLES | M90 | No Especificado | Piso 23 T3 | 2026-04-06 | 2026-05-04 | 28 | 10 | 11.8 | 118 |  | 11.867 | 3 | 118
24603 - FLORA - PARQUE CENTRAL LOS ROBLES | G90 | No Especificado | Piso 23 T3 | 2026-04-06 | 2026-05-04 | 28 | 10 | 16.1 | 161 |  | 15.833 | 3 | 161
24603 - FLORA - PARQUE CENTRAL LOS ROBLES | G90 | No Especificado | Piso 23 T3 | 2026-04-06 | 2026-05-04 | 28 | 10 | 15.6 | 156 |  | 15.833 | 3 | 156
24603 - FLORA - PARQUE CENTRAL LOS ROBLES | G90 | No Especificado | Piso 23 T3 | 2026-04-06 | 2026-05-04 | 28 | 10 | 15.8 | 158 |  | 15.833 | 3 | 158
24603 - FLORA - PARQUE CENTRAL LOS ROBLES | M89 | No Especificado | Piso 23 T3 | 2026-04-06 | 2026-05-04 | 28 | 10 | 11.9 | 119 |  | 11.9 | 3 | 119
24603 - FLORA - PARQUE CENTRAL LOS ROBLES | M89 | No Especificado | Piso 23 T3 | 2026-04-06 | 2026-05-04 | 28 | 10 | 12.2 | 122 |  | 11.9 | 3 | 122
24603 - FLORA - PARQUE CENTRAL LOS ROBLES | M89 | No Especificado | Piso 23 T3 | 2026-04-06 | 2026-05-04 | 28 | 10 | 11.6 | 116 |  | 11.9 | 3 | 116
24603 - FLORA - PARQUE CENTRAL LOS ROBLES | G89 | No Especificado | Piso 23 T3 | 2026-04-06 | 2026-05-04 | 28 | 10 | 17.1 | 171 |  | 17.367 | 3 | 171
24603 - FLORA - PARQUE CENTRAL LOS ROBLES | G89 | No Especificado | Piso 23 T3 | 2026-04-06 | 2026-05-04 | 28 | 10 | 17.3 | 173 |  | 17.367 | 3 | 173
24603 - FLORA - PARQUE CENTRAL LOS ROBLES | G89 | No Especificado | Piso 23 T3 | 2026-04-06 | 2026-05-04 | 28 | 10 | 17.7 | 177 |  | 17.367 | 3 | 177
24603 - FLORA - PARQUE CENTRAL LOS ROBLES | M92 | No Especificado | Piso 23 T4 | 2026-04-07 | 2026-05-05 | 28 | 10 | 16.8 | 168 |  | 16.467 | 3 | 168
24603 - FLORA - PARQUE CENTRAL LOS ROBLES | M92 | No Especificado | Piso 23 T4 | 2026-04-07 | 2026-05-05 | 28 | 10 | 16.5 | 165 |  | 16.467 | 3 | 165
24603 - FLORA - PARQUE CENTRAL LOS ROBLES | M92 | No Especificado | Piso 23 T4 | 2026-04-07 | 2026-05-05 | 28 | 10 | 16.1 | 161 |  | 16.467 | 3 | 161
24603 - FLORA - PARQUE CENTRAL LOS ROBLES | G92 | No Especificado | Piso 23 T4 | 2026-04-07 | 2026-05-05 | 28 | 10 | 14.9 | 149 |  | 14.867 | 3 | 149
24603 - FLORA - PARQUE CENTRAL LOS ROBLES | G92 | No Especificado | Piso 23 T4 | 2026-04-07 | 2026-05-05 | 28 | 10 | 14.8 | 148 |  | 14.867 | 3 | 148
24603 - FLORA - PARQUE CENTRAL LOS ROBLES | G92 | No Especificado | Piso 23 T4 | 2026-04-07 | 2026-05-05 | 28 | 10 | 14.9 | 149 |  | 14.867 | 3 | 149
24603 - FLORA - PARQUE CENTRAL LOS ROBLES | M91 | No Especificado | Piso 23 T4 | 2026-04-07 | 2026-05-05 | 28 | 10 | 13 | 130 |  | 13.3 | 3 | 130
24603 - FLORA - PARQUE CENTRAL LOS ROBLES | M91 | No Especificado | Piso 23 T4 | 2026-04-07 | 2026-05-05 | 28 | 10 | 13.6 | 136 |  | 13.3 | 3 | 136
24603 - FLORA - PARQUE CENTRAL LOS ROBLES | M91 | No Especificado | Piso 23 T4 | 2026-04-07 | 2026-05-05 | 28 | 10 | 13.3 | 133 |  | 13.3 | 3 | 133
24603 - FLORA - PARQUE CENTRAL LOS ROBLES | G91 | No Especificado | Piso 23 T4 | 2026-04-07 | 2026-05-05 | 28 | 10 | 15.7 | 157 |  | 15.867 | 3 | 157
24603 - FLORA - PARQUE CENTRAL LOS ROBLES | G91 | No Especificado | Piso 23 T4 | 2026-04-07 | 2026-05-05 | 28 | 10 | 16.1 | 161 |  | 15.867 | 3 | 161
24603 - FLORA - PARQUE CENTRAL LOS ROBLES | G91 | No Especificado | Piso 23 T4 | 2026-04-07 | 2026-05-05 | 28 | 10 | 15.8 | 158 |  | 15.867 | 3 | 158
24603 - FLORA - PARQUE CENTRAL LOS ROBLES | M94 | No Especificado | Piso 24 T3 | 2026-04-08 | 2026-05-06 | 28 | 10 | 15.5 | 155 |  | 15.533 | 3 | 155
24603 - FLORA - PARQUE CENTRAL LOS ROBLES | M94 | No Especificado | Piso 24 T3 | 2026-04-08 | 2026-05-06 | 28 | 10 | 15.8 | 158 |  | 15.533 | 3 | 158
24603 - FLORA - PARQUE CENTRAL LOS ROBLES | M94 | No Especificado | Piso 24 T3 | 2026-04-08 | 2026-05-06 | 28 | 10 | 15.3 | 153 |  | 15.533 | 3 | 153
24603 - FLORA - PARQUE CENTRAL LOS ROBLES | G94 | No Especificado | Piso 24 T3 | 2026-04-08 | 2026-05-06 | 28 | 10 | 16.5 | 165 |  | 16.267 | 3 | 165
24603 - FLORA - PARQUE CENTRAL LOS ROBLES | G94 | No Especificado | Piso 24 T3 | 2026-04-08 | 2026-05-06 | 28 | 10 | 16.2 | 162 |  | 16.267 | 3 | 162
24603 - FLORA - PARQUE CENTRAL LOS ROBLES | G94 | No Especificado | Piso 24 T3 | 2026-04-08 | 2026-05-06 | 28 | 10 | 16.1 | 161 |  | 16.267 | 3 | 161
24603 - FLORA - PARQUE CENTRAL LOS ROBLES | M93 | No Especificado | Piso 24 T3 | 2026-04-08 | 2026-05-06 | 28 | 10 | 15.7 | 157 |  | 15.5 | 3 | 157
24603 - FLORA - PARQUE CENTRAL LOS ROBLES | M93 | No Especificado | Piso 24 T3 | 2026-04-08 | 2026-05-06 | 28 | 10 | 15.3 | 153 |  | 15.5 | 3 | 153
24603 - FLORA - PARQUE CENTRAL LOS ROBLES | M93 | No Especificado | Piso 24 T3 | 2026-04-08 | 2026-05-06 | 28 | 10 | 15.5 | 155 |  | 15.5 | 3 | 155
24603 - FLORA - PARQUE CENTRAL LOS ROBLES | G93 | No Especificado | Piso 24 T3 | 2026-04-08 | 2026-05-06 | 28 | 10 | 18 | 180 |  | 17.867 | 3 | 180
24603 - FLORA - PARQUE CENTRAL LOS ROBLES | G93 | No Especificado | Piso 24 T3 | 2026-04-08 | 2026-05-06 | 28 | 10 | 17.9 | 179 |  | 17.867 | 3 | 179
24603 - FLORA - PARQUE CENTRAL LOS ROBLES | G93 | No Especificado | Piso 24 T3 | 2026-04-08 | 2026-05-06 | 28 | 10 | 17.7 | 177 |  | 17.867 | 3 | 177
24603 - FLORA - PARQUE CENTRAL LOS ROBLES | M-86 | No especificado | Mortero piso 22 T3 | 2026-03-14 | 2026-04-11 | 28 | 10 | 15.8 | 158 |  | 15.4 | 3 | 158
24603 - FLORA - PARQUE CENTRAL LOS ROBLES | M-86 | No especificado | Mortero piso 22 T3 | 2026-03-14 | 2026-04-11 | 28 | 10 | 15.2 | 152 |  | 15.4 | 3 | 152
24603 - FLORA - PARQUE CENTRAL LOS ROBLES | M-86 | No especificado | Mortero piso 22 T3 | 2026-03-14 | 2026-04-11 | 28 | 10 | 15.2 | 152 |  | 15.4 | 3 | 152
24603 - FLORA - PARQUE CENTRAL LOS ROBLES | G-86 | No especificado | Grouting piso 22 T3 | 2026-03-14 | 2026-04-11 | 28 | 10 | 11.9 | 119 |  | 11.767 | 3 | 119
24603 - FLORA - PARQUE CENTRAL LOS ROBLES | G-86 | No especificado | Grouting piso 22 T3 | 2026-03-14 | 2026-04-11 | 28 | 10 | 11.4 | 114 |  | 11.767 | 3 | 114
24603 - FLORA - PARQUE CENTRAL LOS ROBLES | G-86 | No especificado | Grouting piso 22 T3 | 2026-03-14 | 2026-04-11 | 28 | 10 | 12 | 120 |  | 11.767 | 3 | 120
24603 - FLORA - PARQUE CENTRAL LOS ROBLES | M-85 | No especificado | Mortero piso 22 T3 | 2026-03-13 | 2026-04-10 | 28 | 10 | 16.9 | 169 |  | 16.6 | 3 | 169
24603 - FLORA - PARQUE CENTRAL LOS ROBLES | M-85 | No especificado | Mortero piso 22 T3 | 2026-03-13 | 2026-04-10 | 28 | 10 | 16.3 | 163 |  | 16.6 | 3 | 163
24603 - FLORA - PARQUE CENTRAL LOS ROBLES | M-85 | No especificado | Mortero piso 22 T3 | 2026-03-13 | 2026-04-10 | 28 | 10 | 16.6 | 166 |  | 16.6 | 3 | 166
24603 - FLORA - PARQUE CENTRAL LOS ROBLES | G-85 | No especificado | Grouting piso 22 T3 | 2026-03-13 | 2026-04-10 | 28 | 10 | 16.8 | 168 |  | 17 | 3 | 168
24603 - FLORA - PARQUE CENTRAL LOS ROBLES | G-85 | No especificado | Grouting piso 22 T3 | 2026-03-13 | 2026-04-10 | 28 | 10 | 16.9 | 169 |  | 17 | 3 | 169
24603 - FLORA - PARQUE CENTRAL LOS ROBLES | G-85 | No especificado | Grouting piso 22 T3 | 2026-03-13 | 2026-04-10 | 28 | 10 | 17.3 | 173 |  | 17 | 3 | 173
24603 - FLORA - PARQUE CENTRAL LOS ROBLES | M-88 |  | Mortero piso 22 T4 | 2026-03-18 | 2026-04-15 | 28 | 10 | 16.9 | 169 |  | 17.2 | 3 | 169
24603 - FLORA - PARQUE CENTRAL LOS ROBLES | M-88 |  | Mortero piso 22 T4 | 2026-03-18 | 2026-04-15 | 28 | 10 | 17 | 170 |  | 17.2 | 3 | 170
24603 - FLORA - PARQUE CENTRAL LOS ROBLES | M-88 |  | Mortero piso 22 T4 | 2026-03-18 | 2026-04-15 | 28 | 10 | 17.7 | 177 |  | 17.2 | 3 | 177
24603 - FLORA - PARQUE CENTRAL LOS ROBLES | G-88 |  | Grouting piso 22 T4 | 2026-03-18 | 2026-04-15 | 28 | 10 | 14.5 | 145 |  | 14.6 | 3 | 145
24603 - FLORA - PARQUE CENTRAL LOS ROBLES | G-88 |  | Grouting piso 22 T4 | 2026-03-18 | 2026-04-15 | 28 | 10 | 14.4 | 144 |  | 14.6 | 3 | 144
24603 - FLORA - PARQUE CENTRAL LOS ROBLES | G-88 |  | Grouting piso 22 T4 | 2026-03-18 | 2026-04-15 | 28 | 10 | 14.9 | 149 |  | 14.6 | 3 | 149
24603 - FLORA - PARQUE CENTRAL LOS ROBLES | M-87 |  | Mortero piso 22 T4 | 2026-03-16 | 2026-04-13 | 28 | 10 | 17.1 | 171 |  | 17.2 | 3 | 171
24603 - FLORA - PARQUE CENTRAL LOS ROBLES | M-87 |  | Mortero piso 22 T4 | 2026-03-16 | 2026-04-13 | 28 | 10 | 17.5 | 175 |  | 17.2 | 3 | 175
24603 - FLORA - PARQUE CENTRAL LOS ROBLES | M-87 |  | Mortero piso 22 T4 | 2026-03-16 | 2026-04-13 | 28 | 10 | 17 | 170 |  | 17.2 | 3 | 170
24603 - FLORA - PARQUE CENTRAL LOS ROBLES | G-87 |  | Grouting piso 22 T4 | 2026-03-16 | 2026-04-13 | 28 | 10 | 16.4 | 164 |  | 16.5 | 3 | 164
24603 - FLORA - PARQUE CENTRAL LOS ROBLES | G-87 |  | Grouting piso 22 T4 | 2026-03-16 | 2026-04-13 | 28 | 10 | 16.6 | 166 |  | 16.5 | 3 | 166
24603 - FLORA - PARQUE CENTRAL LOS ROBLES | G-87 |  | Grouting piso 22 T4 | 2026-03-16 | 2026-04-13 | 28 | 10 | 16.5 | 165 |  | 16.5 | 3 | 165
24603 - FLORA - PARQUE CENTRAL LOS ROBLES | M - 84 | No especificado | Mortero piso 21, T4 | 2026-03-12 | 2026-04-09 | 28 | 10 | 13.8 | 138 |  | 13.7 | 3 | 138
24603 - FLORA - PARQUE CENTRAL LOS ROBLES | M - 84 | No especificado | Mortero piso 21, T4 | 2026-03-12 | 2026-04-09 | 28 | 10 | 14 | 140 |  | 13.7 | 3 | 140
24603 - FLORA - PARQUE CENTRAL LOS ROBLES | M - 84 | No especificado | Mortero piso 21, T4 | 2026-03-12 | 2026-04-09 | 28 | 10 | 13.3 | 133 |  | 13.7 | 3 | 133
24603 - FLORA - PARQUE CENTRAL LOS ROBLES | G - 84 | No especificado | Grouting piso 21, T4 | 2026-03-12 | 2026-04-09 | 28 | 10 | 15.6 | 156 |  | 15.6 | 3 | 156
24603 - FLORA - PARQUE CENTRAL LOS ROBLES | G - 84 | No especificado | Grouting piso 21, T4 | 2026-03-12 | 2026-04-09 | 28 | 10 | 15.5 | 155 |  | 15.6 | 3 | 155
24603 - FLORA - PARQUE CENTRAL LOS ROBLES | G - 84 | No especificado | Grouting piso 21, T4 | 2026-03-12 | 2026-04-09 | 28 | 10 | 15.7 | 157 |  | 15.6 | 3 | 157
24603 - FLORA - PARQUE CENTRAL LOS ROBLES | M - 83 | No especificado | Mortero piso 21, T4 | 2026-03-12 | 2026-04-09 | 28 | 10 | 15.9 | 159 |  | 15.967 | 3 | 159
24603 - FLORA - PARQUE CENTRAL LOS ROBLES | M - 83 | No especificado | Mortero piso 21, T4 | 2026-03-12 | 2026-04-09 | 28 | 10 | 16.1 | 161 |  | 15.967 | 3 | 161
24603 - FLORA - PARQUE CENTRAL LOS ROBLES | M - 83 | No especificado | Mortero piso 21, T4 | 2026-03-12 | 2026-04-09 | 28 | 10 | 15.9 | 159 |  | 15.967 | 3 | 159
24603 - FLORA - PARQUE CENTRAL LOS ROBLES | G - 83 | No especificado | Grouting piso 21, T4 | 2026-03-12 | 2026-04-09 | 28 | 10 | 16.8 | 168 |  | 16.767 | 3 | 168
24603 - FLORA - PARQUE CENTRAL LOS ROBLES | G - 83 | No especificado | Grouting piso 21, T4 | 2026-03-12 | 2026-04-09 | 28 | 10 | 16.6 | 166 |  | 16.767 | 3 | 166
24603 - FLORA - PARQUE CENTRAL LOS ROBLES | G - 83 | No especificado | Grouting piso 21, T4 | 2026-03-12 | 2026-04-09 | 28 | 10 | 16.9 | 169 |  | 16.767 | 3 | 169
24603 - FLORA - PARQUE CENTRAL LOS ROBLES | M-82 | No especificado | Mortero piso 21, T3 | 2026-03-11 | 2026-04-08 | 28 | 10 | 17 | 170 |  | 16.967 | 3 | 170
24603 - FLORA - PARQUE CENTRAL LOS ROBLES | M-82 | No especificado | Mortero piso 21, T3 | 2026-03-11 | 2026-04-08 | 28 | 10 | 17.1 | 171 |  | 16.967 | 3 | 171
24603 - FLORA - PARQUE CENTRAL LOS ROBLES | M-82 | No especificado | Mortero piso 21, T3 | 2026-03-11 | 2026-04-08 | 28 | 10 | 16.8 | 168 |  | 16.967 | 3 | 168
24603 - FLORA - PARQUE CENTRAL LOS ROBLES | G-82 | No especificado | Grouting piso 21, T3 | 2026-03-11 | 2026-04-08 | 28 | 10 | 16.5 | 165 |  | 16.533 | 3 | 165
24603 - FLORA - PARQUE CENTRAL LOS ROBLES | G-82 | No especificado | Grouting piso 21, T3 | 2026-03-11 | 2026-04-08 | 28 | 10 | 16.7 | 167 |  | 16.533 | 3 | 167
24603 - FLORA - PARQUE CENTRAL LOS ROBLES | G-82 | No especificado | Grouting piso 21, T3 | 2026-03-11 | 2026-04-08 | 28 | 10 | 16.4 | 164 |  | 16.533 | 3 | 164
24603 - FLORA - PARQUE CENTRAL LOS ROBLES | M-81 | No especificado | Mortero piso 21, T3 | 2026-03-11 | 2026-04-08 | 28 | 10 | 14.6 | 146 |  | 14.7 | 3 | 146
24603 - FLORA - PARQUE CENTRAL LOS ROBLES | M-81 | No especificado | Mortero piso 21, T3 | 2026-03-11 | 2026-04-08 | 28 | 10 | 14.7 | 147 |  | 14.7 | 3 | 147
24603 - FLORA - PARQUE CENTRAL LOS ROBLES | M-81 | No especificado | Mortero piso 21, T3 | 2026-03-11 | 2026-04-08 | 28 | 10 | 14.8 | 148 |  | 14.7 | 3 | 148
24603 - FLORA - PARQUE CENTRAL LOS ROBLES | G-81 | No especificado | Grouting piso 21, T3 | 2026-03-11 | 2026-04-08 | 28 | 10 | 17.3 | 173 |  | 16.9 | 3 | 173
24603 - FLORA - PARQUE CENTRAL LOS ROBLES | G-81 | No especificado | Grouting piso 21, T3 | 2026-03-11 | 2026-04-08 | 28 | 10 | 16.8 | 168 |  | 16.9 | 3 | 168
24603 - FLORA - PARQUE CENTRAL LOS ROBLES | G-81 | No especificado | Grouting piso 21, T3 | 2026-03-11 | 2026-04-08 | 28 | 10 | 16.6 | 166 |  | 16.9 | 3 | 166
24603 - FLORA - PARQUE CENTRAL LOS ROBLES | M - 76 | No especificado | Mortero piso 19, T4 | 2026-03-05 | 2026-04-02 | 28 | 10 | 17.5 | 175 |  | 17.9 | 3 | 175
24603 - FLORA - PARQUE CENTRAL LOS ROBLES | M - 76 | No especificado | Mortero piso 19, T4 | 2026-03-05 | 2026-04-02 | 28 | 10 | 18.3 | 183 |  | 17.9 | 3 | 183
24603 - FLORA - PARQUE CENTRAL LOS ROBLES | M - 76 | No especificado | Mortero piso 19, T4 | 2026-03-05 | 2026-04-02 | 28 | 10 | 17.9 | 179 |  | 17.9 | 3 | 179
24603 - FLORA - PARQUE CENTRAL LOS ROBLES | G - 76 | No especificado | Grouting piso 19, T4 | 2026-03-05 | 2026-04-02 | 28 | 10 | 16.5 | 165 |  | 16.167 | 3 | 165
24603 - FLORA - PARQUE CENTRAL LOS ROBLES | G - 76 | No especificado | Grouting piso 19, T4 | 2026-03-05 | 2026-04-02 | 28 | 10 | 15.7 | 157 |  | 16.167 | 3 | 157
24603 - FLORA - PARQUE CENTRAL LOS ROBLES | G - 76 | No especificado | Grouting piso 19, T4 | 2026-03-05 | 2026-04-02 | 28 | 10 | 16.3 | 163 |  | 16.167 | 3 | 163
24603 - FLORA - PARQUE CENTRAL LOS ROBLES | M - 75 | No especificado | Mortero piso 19, T4 | 2026-03-04 | 2026-04-01 | 28 | 10 | 17.2 | 172 |  | 17.1 | 3 | 172
24603 - FLORA - PARQUE CENTRAL LOS ROBLES | M - 75 | No especificado | Mortero piso 19, T4 | 2026-03-04 | 2026-04-01 | 28 | 10 | 17.1 | 171 |  | 17.1 | 3 | 171
24603 - FLORA - PARQUE CENTRAL LOS ROBLES | M - 75 | No especificado | Mortero piso 19, T4 | 2026-03-04 | 2026-04-01 | 28 | 10 | 17 | 170 |  | 17.1 | 3 | 170
24603 - FLORA - PARQUE CENTRAL LOS ROBLES | G - 75 | No especificado | Grouting piso 19, T4 | 2026-03-04 | 2026-04-01 | 28 | 10 | 16 | 160 |  | 16.1 | 3 | 160
24603 - FLORA - PARQUE CENTRAL LOS ROBLES | G - 75 | No especificado | Grouting piso 19, T4 | 2026-03-04 | 2026-04-01 | 28 | 10 | 16.1 | 161 |  | 16.1 | 3 | 161
24603 - FLORA - PARQUE CENTRAL LOS ROBLES | G - 75 | No especificado | Grouting piso 19, T4 | 2026-03-04 | 2026-04-01 | 28 | 10 | 16.2 | 162 |  | 16.1 | 3 | 162
24603 - FLORA - PARQUE CENTRAL LOS ROBLES | M - 78 | No especificado | Mortero piso 20 T3 | 2026-03-09 | 2026-04-06 | 28 | 10 | 17.2 | 172 |  | 17.533 | 3 | 172
24603 - FLORA - PARQUE CENTRAL LOS ROBLES | M - 78 | No especificado | Mortero piso 20 T3 | 2026-03-09 | 2026-04-06 | 28 | 10 | 18 | 180 |  | 17.533 | 3 | 180
24603 - FLORA - PARQUE CENTRAL LOS ROBLES | M - 78 | No especificado | Mortero piso 20 T3 | 2026-03-09 | 2026-04-06 | 28 | 10 | 17.4 | 174 |  | 17.533 | 3 | 174
24603 - FLORA - PARQUE CENTRAL LOS ROBLES | G - 78 | No especificado | Grouting piso 20 T3 | 2026-03-09 | 2026-04-06 | 28 | 10 | 16.7 | 167 |  | 16.5 | 3 | 167
24603 - FLORA - PARQUE CENTRAL LOS ROBLES | G - 78 | No especificado | Grouting piso 20 T3 | 2026-03-09 | 2026-04-06 | 28 | 10 | 16.2 | 162 |  | 16.5 | 3 | 162
24603 - FLORA - PARQUE CENTRAL LOS ROBLES | G - 78 | No especificado | Grouting piso 20 T3 | 2026-03-09 | 2026-04-06 | 28 | 10 | 16.6 | 166 |  | 16.5 | 3 | 166
24603 - FLORA - PARQUE CENTRAL LOS ROBLES | M - 77 | No especificado | Mortero piso 20 T3 | 2026-03-07 | 2026-04-04 | 28 | 10 | 16.5 | 165 |  | 16.4 | 3 | 165
24603 - FLORA - PARQUE CENTRAL LOS ROBLES | M - 77 | No especificado | Mortero piso 20 T3 | 2026-03-07 | 2026-04-04 | 28 | 10 | 16.5 | 165 |  | 16.4 | 3 | 165
24603 - FLORA - PARQUE CENTRAL LOS ROBLES | M - 77 | No especificado | Mortero piso 20 T3 | 2026-03-07 | 2026-04-04 | 28 | 10 | 16.2 | 162 |  | 16.4 | 3 | 162
24603 - FLORA - PARQUE CENTRAL LOS ROBLES | G - 77 | No especificado | Grouting piso 20 T3 | 2026-03-07 | 2026-04-04 | 28 | 10 | 15.3 | 153 |  | 14.933 | 3 | 153
24603 - FLORA - PARQUE CENTRAL LOS ROBLES | G - 77 | No especificado | Grouting piso 20 T3 | 2026-03-07 | 2026-04-04 | 28 | 10 | 14.5 | 145 |  | 14.933 | 3 | 145
24603 - FLORA - PARQUE CENTRAL LOS ROBLES | G - 77 | No especificado | Grouting piso 20 T3 | 2026-03-07 | 2026-04-04 | 28 | 10 | 15 | 150 |  | 14.933 | 3 | 150
24603 - FLORA - PARQUE CENTRAL LOS ROBLES | M 80 | No especificado | Mortero piso 20 , T4 | 2026-03-10 | 2026-04-07 | 28 | 10 | 18.4 | 184 |  | 18.333 | 3 | 184
24603 - FLORA - PARQUE CENTRAL LOS ROBLES | M 80 | No especificado | Mortero piso 20 , T4 | 2026-03-10 | 2026-04-07 | 28 | 10 | 18.7 | 187 |  | 18.333 | 3 | 187
24603 - FLORA - PARQUE CENTRAL LOS ROBLES | M 80 | No especificado | Mortero piso 20 , T4 | 2026-03-10 | 2026-04-07 | 28 | 10 | 17.9 | 179 |  | 18.333 | 3 | 179
24603 - FLORA - PARQUE CENTRAL LOS ROBLES | G 80 | No especificado | Grouting piso 20 , T4 | 2026-03-10 | 2026-04-07 | 28 | 10 | 16.3 | 163 |  | 16.4 | 3 | 163
24603 - FLORA - PARQUE CENTRAL LOS ROBLES | G 80 | No especificado | Grouting piso 20 , T4 | 2026-03-10 | 2026-04-07 | 28 | 10 | 16.7 | 167 |  | 16.4 | 3 | 167
24603 - FLORA - PARQUE CENTRAL LOS ROBLES | G 80 | No especificado | Grouting piso 20 , T4 | 2026-03-10 | 2026-04-07 | 28 | 10 | 16.2 | 162 |  | 16.4 | 3 | 162
24603 - FLORA - PARQUE CENTRAL LOS ROBLES | M 79 | No especificado | Mortero piso 20 , T4 | 2026-03-09 | 2026-04-06 | 28 | 10 | 16 | 160 |  | 15.733 | 3 | 160
24603 - FLORA - PARQUE CENTRAL LOS ROBLES | M 79 | No especificado | Mortero piso 20 , T4 | 2026-03-09 | 2026-04-06 | 28 | 10 | 15.9 | 159 |  | 15.733 | 3 | 159
24603 - FLORA - PARQUE CENTRAL LOS ROBLES | M 79 | No especificado | Mortero piso 20 , T4 | 2026-03-09 | 2026-04-06 | 28 | 10 | 15.3 | 153 |  | 15.733 | 3 | 153
24603 - FLORA - PARQUE CENTRAL LOS ROBLES | G 79 | No especificado | Grouting piso 20 , T4 | 2026-03-09 | 2026-04-06 | 28 | 10 | 17.3 | 173 |  | 17.067 | 3 | 173
24603 - FLORA - PARQUE CENTRAL LOS ROBLES | G 79 | No especificado | Grouting piso 20 , T4 | 2026-03-09 | 2026-04-06 | 28 | 10 | 17 | 170 |  | 17.067 | 3 | 170
24603 - FLORA - PARQUE CENTRAL LOS ROBLES | G 79 | No especificado | Grouting piso 20 , T4 | 2026-03-09 | 2026-04-06 | 28 | 10 | 16.9 | 169 |  | 17.067 | 3 | 169
24603 - FLORA - PARQUE CENTRAL LOS ROBLES | M - 74 | No especificado | Mortero Piso 19 T3 | 2026-03-03 | 2026-03-31 | 28 | 10 | 15.1 | 151 |  | 15.5 | 3 | 151
24603 - FLORA - PARQUE CENTRAL LOS ROBLES | M - 74 | No especificado | Mortero Piso 19 T3 | 2026-03-03 | 2026-03-31 | 28 | 10 | 15.9 | 159 |  | 15.5 | 3 | 159
24603 - FLORA - PARQUE CENTRAL LOS ROBLES | M - 74 | No especificado | Mortero Piso 19 T3 | 2026-03-03 | 2026-03-31 | 28 | 10 | 15.5 | 155 |  | 15.5 | 3 | 155
24603 - FLORA - PARQUE CENTRAL LOS ROBLES | G - 74 | No especificado | Piso 19 T3, Grouting | 2026-03-03 | 2026-03-31 | 28 | 10 | 13.8 | 138 |  | 13.733 | 3 | 138
24603 - FLORA - PARQUE CENTRAL LOS ROBLES | G - 74 | No especificado | Piso 19 T3, Grouting | 2026-03-03 | 2026-03-31 | 28 | 10 | 13.6 | 136 |  | 13.733 | 3 | 136
24603 - FLORA - PARQUE CENTRAL LOS ROBLES | G - 74 | No especificado | Piso 19 T3, Grouting | 2026-03-03 | 2026-03-31 | 28 | 10 | 13.8 | 138 |  | 13.733 | 3 | 138
24603 - FLORA - PARQUE CENTRAL LOS ROBLES | M - 73 | No especificado | Mortero Piso 19, T3 | 2026-03-02 | 2026-03-30 | 28 | 10 | 17.3 | 173 |  | 17.533 | 3 | 173
24603 - FLORA - PARQUE CENTRAL LOS ROBLES | M - 73 | No especificado | Mortero Piso 19, T3 | 2026-03-02 | 2026-03-30 | 28 | 10 | 17.7 | 177 |  | 17.533 | 3 | 177
24603 - FLORA - PARQUE CENTRAL LOS ROBLES | M - 73 | No especificado | Mortero Piso 19, T3 | 2026-03-02 | 2026-03-30 | 28 | 10 | 17.6 | 176 |  | 17.533 | 3 | 176
24603 - FLORA - PARQUE CENTRAL LOS ROBLES | G - 73 | No especificado | Grouting Piso 19, T3 | 2026-03-02 | 2026-03-30 | 28 | 10 | 18.5 | 185 |  | 18.5 | 3 | 185
24603 - FLORA - PARQUE CENTRAL LOS ROBLES | G - 73 | No especificado | Grouting Piso 19, T3 | 2026-03-02 | 2026-03-30 | 28 | 10 | 18.3 | 183 |  | 18.5 | 3 | 183
24603 - FLORA - PARQUE CENTRAL LOS ROBLES | G - 73 | No especificado | Grouting Piso 19, T3 | 2026-03-02 | 2026-03-30 | 28 | 10 | 18.7 | 187 |  | 18.5 | 3 | 187
24603 - FLORA - PARQUE CENTRAL LOS ROBLES | M - 72 | No especificado | Mortero Piso 18, T4 | 2026-03-02 | 2026-03-30 | 28 | 10 | 17 | 170 |  | 17.133 | 3 | 170
24603 - FLORA - PARQUE CENTRAL LOS ROBLES | M - 72 | No especificado | Mortero Piso 18, T4 | 2026-03-02 | 2026-03-30 | 28 | 10 | 17.4 | 174 |  | 17.133 | 3 | 174
24603 - FLORA - PARQUE CENTRAL LOS ROBLES | M - 72 | No especificado | Mortero Piso 18, T4 | 2026-03-02 | 2026-03-30 | 28 | 10 | 17 | 170 |  | 17.133 | 3 | 170
24603 - FLORA - PARQUE CENTRAL LOS ROBLES | G - 72 | No especificado | Grouting Piso 18, T4 | 2026-03-02 | 2026-03-30 | 28 | 10 | 16.2 | 162 |  | 16.267 | 3 | 162
24603 - FLORA - PARQUE CENTRAL LOS ROBLES | G - 72 | No especificado | Grouting Piso 18, T4 | 2026-03-02 | 2026-03-30 | 28 | 10 | 16.5 | 165 |  | 16.267 | 3 | 165
24603 - FLORA - PARQUE CENTRAL LOS ROBLES | G - 72 | No especificado | Grouting Piso 18, T4 | 2026-03-02 | 2026-03-30 | 28 | 10 | 16.1 | 161 |  | 16.267 | 3 | 161
24603 - FLORA - PARQUE CENTRAL LOS ROBLES | M - 71 | No especificado | Mortero piso 18, T4 | 2026-02-27 | 2026-03-27 | 28 | 10 | 16.1 | 161 |  | 16.4 | 3 | 161
24603 - FLORA - PARQUE CENTRAL LOS ROBLES | M - 71 | No especificado | Mortero piso 18, T4 | 2026-02-27 | 2026-03-27 | 28 | 10 | 16.8 | 168 |  | 16.4 | 3 | 168
24603 - FLORA - PARQUE CENTRAL LOS ROBLES | M - 71 | No especificado | Mortero piso 18, T4 | 2026-02-27 | 2026-03-27 | 28 | 10 | 16.3 | 163 |  | 16.4 | 3 | 163
24603 - FLORA - PARQUE CENTRAL LOS ROBLES | G - 71 | No especificado | Grouting piso 18, T4 | 2026-02-27 | 2026-03-27 | 28 | 10 | 16.7 | 167 |  | 16.533 | 3 | 167
24603 - FLORA - PARQUE CENTRAL LOS ROBLES | G - 71 | No especificado | Grouting piso 18, T4 | 2026-02-27 | 2026-03-27 | 28 | 10 | 16.4 | 164 |  | 16.533 | 3 | 164
24603 - FLORA - PARQUE CENTRAL LOS ROBLES | G - 71 | No especificado | Grouting piso 18, T4 | 2026-02-27 | 2026-03-27 | 28 | 10 | 16.5 | 165 |  | 16.533 | 3 | 165
24603 - FLORA - PARQUE CENTRAL LOS ROBLES | M - 70 | No especificado | Mortero piso 18, T3 | 2026-02-26 | 2026-03-26 | 28 | 10 | 16 | 160 |  | 16.167 | 3 | 160
24603 - FLORA - PARQUE CENTRAL LOS ROBLES | M - 70 | No especificado | Mortero piso 18, T3 | 2026-02-26 | 2026-03-26 | 28 | 10 | 16.3 | 163 |  | 16.167 | 3 | 163
24603 - FLORA - PARQUE CENTRAL LOS ROBLES | M - 70 | No especificado | Mortero piso 18, T3 | 2026-02-26 | 2026-03-26 | 28 | 10 | 16.2 | 162 |  | 16.167 | 3 | 162
24603 - FLORA - PARQUE CENTRAL LOS ROBLES | G - 70 | No especificado | Grouting piso 18, T3 | 2026-02-26 | 2026-03-26 | 28 | 10 | 15.1 | 151 |  | 15.033 | 3 | 151
24603 - FLORA - PARQUE CENTRAL LOS ROBLES | G - 70 | No especificado | Grouting piso 18, T3 | 2026-02-26 | 2026-03-26 | 28 | 10 | 14.7 | 147 |  | 15.033 | 3 | 147
24603 - FLORA - PARQUE CENTRAL LOS ROBLES | G - 70 | No especificado | Grouting piso 18, T3 | 2026-02-26 | 2026-03-26 | 28 | 10 | 15.3 | 153 |  | 15.033 | 3 | 153
24603 - FLORA - PARQUE CENTRAL LOS ROBLES | M - 69 | No especificado | Mortero piso 18, T3 | 2026-02-26 | 2026-03-26 | 28 | 10 | 16.4 | 164 |  | 16.533 | 3 | 164
24603 - FLORA - PARQUE CENTRAL LOS ROBLES | M - 69 | No especificado | Mortero piso 18, T3 | 2026-02-26 | 2026-03-26 | 28 | 10 | 16.5 | 165 |  | 16.533 | 3 | 165
24603 - FLORA - PARQUE CENTRAL LOS ROBLES | M - 69 | No especificado | Mortero piso 18, T3 | 2026-02-26 | 2026-03-26 | 28 | 10 | 16.7 | 167 |  | 16.533 | 3 | 167
24603 - FLORA - PARQUE CENTRAL LOS ROBLES | G - 69 | No especificado | Grouting piso 18, T3 | 2026-02-26 | 2026-03-26 | 28 | 10 | 16.2 | 162 |  | 16.4 | 3 | 162
24603 - FLORA - PARQUE CENTRAL LOS ROBLES | G - 69 | No especificado | Grouting piso 18, T3 | 2026-02-26 | 2026-03-26 | 28 | 10 | 16.3 | 163 |  | 16.4 | 3 | 163
24603 - FLORA - PARQUE CENTRAL LOS ROBLES | G - 69 | No especificado | Grouting piso 18, T3 | 2026-02-26 | 2026-03-26 | 28 | 10 | 16.7 | 167 |  | 16.4 | 3 | 167
24603 - FLORA - PARQUE CENTRAL LOS ROBLES | M - 68 | No especificado | Mortero piso 17, T4 | 2026-02-25 | 2026-03-25 | 28 | 10 | 16.5 | 165 |  | 16.7 | 3 | 165
24603 - FLORA - PARQUE CENTRAL LOS ROBLES | M - 68 | No especificado | Mortero piso 17, T4 | 2026-02-25 | 2026-03-25 | 28 | 10 | 17.2 | 172 |  | 16.7 | 3 | 172
24603 - FLORA - PARQUE CENTRAL LOS ROBLES | M - 68 | No especificado | Mortero piso 17, T4 | 2026-02-25 | 2026-03-25 | 28 | 10 | 16.4 | 164 |  | 16.7 | 3 | 164
24603 - FLORA - PARQUE CENTRAL LOS ROBLES | G - 68 | No especificado | Grouting piso 17, T4 | 2026-02-25 | 2026-03-25 | 28 | 10 | 15.4 | 154 |  | 15.4 | 3 | 154
24603 - FLORA - PARQUE CENTRAL LOS ROBLES | G - 68 | No especificado | Grouting piso 17, T4 | 2026-02-25 | 2026-03-25 | 28 | 10 | 15.5 | 155 |  | 15.4 | 3 | 155
24603 - FLORA - PARQUE CENTRAL LOS ROBLES | G - 68 | No especificado | Grouting piso 17, T4 | 2026-02-25 | 2026-03-25 | 28 | 10 | 15.3 | 153 |  | 15.4 | 3 | 153
24603 - FLORA - PARQUE CENTRAL LOS ROBLES | M - 67 | No especificado | Mortero Piso 17, T4 | 2026-02-24 | 2026-03-24 | 28 | 10 | 15.4 | 154 |  | 15.233 | 3 | 154
24603 - FLORA - PARQUE CENTRAL LOS ROBLES | M - 67 | No especificado | Mortero Piso 17, T4 | 2026-02-24 | 2026-03-24 | 28 | 10 | 15 | 150 |  | 15.233 | 3 | 150
24603 - FLORA - PARQUE CENTRAL LOS ROBLES | M - 67 | No especificado | Mortero Piso 17, T4 | 2026-02-24 | 2026-03-24 | 28 | 10 | 15.3 | 153 |  | 15.233 | 3 | 153
24603 - FLORA - PARQUE CENTRAL LOS ROBLES | G - 67 | No especificado | Grouting Piso 17, T4 | 2026-02-24 | 2026-03-24 | 28 | 10 | 15.9 | 159 |  | 16.067 | 3 | 159
24603 - FLORA - PARQUE CENTRAL LOS ROBLES | G - 67 | No especificado | Grouting Piso 17, T4 | 2026-02-24 | 2026-03-24 | 28 | 10 | 16.1 | 161 |  | 16.067 | 3 | 161
24603 - FLORA - PARQUE CENTRAL LOS ROBLES | G - 67 | No especificado | Grouting Piso 17, T4 | 2026-02-24 | 2026-03-24 | 28 | 10 | 16.2 | 162 |  | 16.067 | 3 | 162
24603 - FLORA - PARQUE CENTRAL LOS ROBLES | M - 66 | No especificado | Mortero Piso 17, T3 | 2026-02-24 | 2026-03-24 | 28 | 10 | 13.6 | 136 |  | 13.7 | 3 | 136
24603 - FLORA - PARQUE CENTRAL LOS ROBLES | M - 66 | No especificado | Mortero Piso 17, T3 | 2026-02-24 | 2026-03-24 | 28 | 10 | 13.9 | 139 |  | 13.7 | 3 | 139
24603 - FLORA - PARQUE CENTRAL LOS ROBLES | M - 66 | No especificado | Mortero Piso 17, T3 | 2026-02-24 | 2026-03-24 | 28 | 10 | 13.6 | 136 |  | 13.7 | 3 | 136
24603 - FLORA - PARQUE CENTRAL LOS ROBLES | G - 66 | No especificado | Grouting piso 17, T3 | 2026-02-24 | 2026-03-24 | 28 | 10 | 16.1 | 161 |  | 16.133 | 3 | 161
24603 - FLORA - PARQUE CENTRAL LOS ROBLES | G - 66 | No especificado | Grouting piso 17, T3 | 2026-02-24 | 2026-03-24 | 28 | 10 | 16.4 | 164 |  | 16.133 | 3 | 164
24603 - FLORA - PARQUE CENTRAL LOS ROBLES | G - 66 | No especificado | Grouting piso 17, T3 | 2026-02-24 | 2026-03-24 | 28 | 10 | 15.9 | 159 |  | 16.133 | 3 | 159
24603 - FLORA - PARQUE CENTRAL LOS ROBLES | M - 61 | No especificado | Mortero Piso 16, T3 | 2026-02-19 | 2026-03-19 | 28 | 10 | 16.8 | 168 |  | 16.4 | 3 | 168
24603 - FLORA - PARQUE CENTRAL LOS ROBLES | M - 61 | No especificado | Mortero Piso 16, T3 | 2026-02-19 | 2026-03-19 | 28 | 10 | 16.3 | 163 |  | 16.4 | 3 | 163
24603 - FLORA - PARQUE CENTRAL LOS ROBLES | M - 61 | No especificado | Mortero Piso 16, T3 | 2026-02-19 | 2026-03-19 | 28 | 10 | 16.1 | 161 |  | 16.4 | 3 | 161
24603 - FLORA - PARQUE CENTRAL LOS ROBLES | G - 61 | No especificado | Grouting Piso 16, T3 | 2026-02-19 | 2026-03-19 | 28 | 10 | 17.3 | 173 |  | 17.333 | 3 | 173
24603 - FLORA - PARQUE CENTRAL LOS ROBLES | G - 61 | No especificado | Grouting Piso 16, T3 | 2026-02-19 | 2026-03-19 | 28 | 10 | 17.5 | 175 |  | 17.333 | 3 | 175
24603 - FLORA - PARQUE CENTRAL LOS ROBLES | G - 61 | No especificado | Grouting Piso 16, T3 | 2026-02-19 | 2026-03-19 | 28 | 10 | 17.2 | 172 |  | 17.333 | 3 | 172
24603 - FLORA - PARQUE CENTRAL LOS ROBLES | M - 60 | No especificado | Mortero Piso 15, T4 | 2026-02-18 | 2026-03-18 | 28 | 10 | 17.5 | 175 |  | 17.267 | 3 | 175
24603 - FLORA - PARQUE CENTRAL LOS ROBLES | M - 60 | No especificado | Mortero Piso 15, T4 | 2026-02-18 | 2026-03-18 | 28 | 10 | 16.9 | 169 |  | 17.267 | 3 | 169
24603 - FLORA - PARQUE CENTRAL LOS ROBLES | M - 60 | No especificado | Mortero Piso 15, T4 | 2026-02-18 | 2026-03-18 | 28 | 10 | 17.4 | 174 |  | 17.267 | 3 | 174
24603 - FLORA - PARQUE CENTRAL LOS ROBLES | G - 60 | No especificado | Grouting piso 15, T4 | 2026-02-18 | 2026-03-18 | 28 | 10 | 18.5 | 185 |  | 18.367 | 3 | 185
24603 - FLORA - PARQUE CENTRAL LOS ROBLES | G - 60 | No especificado | Grouting piso 15, T4 | 2026-02-18 | 2026-03-18 | 28 | 10 | 18.2 | 182 |  | 18.367 | 3 | 182
24603 - FLORA - PARQUE CENTRAL LOS ROBLES | G - 60 | No especificado | Grouting piso 15, T4 | 2026-02-18 | 2026-03-18 | 28 | 10 | 18.4 | 184 |  | 18.367 | 3 | 184
24603 - FLORA - PARQUE CENTRAL LOS ROBLES | M 65 | No especificado | Mortero piso 17 , T3 | 2026-02-23 | 2026-03-23 | 28 | 10 | 15.5 | 155 |  | 15.533 | 3 | 155
24603 - FLORA - PARQUE CENTRAL LOS ROBLES | M 65 | No especificado | Mortero piso 17 , T3 | 2026-02-23 | 2026-03-23 | 28 | 10 | 15.3 | 153 |  | 15.533 | 3 | 153
24603 - FLORA - PARQUE CENTRAL LOS ROBLES | M 65 | No especificado | Mortero piso 17 , T3 | 2026-02-23 | 2026-03-23 | 28 | 10 | 15.8 | 158 |  | 15.533 | 3 | 158
24603 - FLORA - PARQUE CENTRAL LOS ROBLES | G 65 | No especificado | Grouting piso 17 , T3 | 2026-02-23 | 2026-03-23 | 28 | 10 | 16.1 | 161 |  | 16 | 3 | 161
24603 - FLORA - PARQUE CENTRAL LOS ROBLES | G 65 | No especificado | Grouting piso 17 , T3 | 2026-02-23 | 2026-03-23 | 28 | 10 | 16 | 160 |  | 16 | 3 | 160
24603 - FLORA - PARQUE CENTRAL LOS ROBLES | G 65 | No especificado | Grouting piso 17 , T3 | 2026-02-23 | 2026-03-23 | 28 | 10 | 15.9 | 159 |  | 16 | 3 | 159
24603 - FLORA - PARQUE CENTRAL LOS ROBLES | M 64 | No especificado | Mortero piso 16 , T4 | 2026-02-21 | 2026-03-21 | 28 | 10 | 15.9 | 159 |  | 15.9 | 3 | 159
24603 - FLORA - PARQUE CENTRAL LOS ROBLES | M 64 | No especificado | Mortero piso 16 , T4 | 2026-02-21 | 2026-03-21 | 28 | 10 | 16.2 | 162 |  | 15.9 | 3 | 162
24603 - FLORA - PARQUE CENTRAL LOS ROBLES | M 64 | No especificado | Mortero piso 16 , T4 | 2026-02-21 | 2026-03-21 | 28 | 10 | 15.6 | 156 |  | 15.9 | 3 | 156
24603 - FLORA - PARQUE CENTRAL LOS ROBLES | G 64 | No especificado | Grouting piso 16 , T4 | 2026-02-21 | 2026-03-21 | 28 | 10 | 16.4 | 164 |  | 16.4 | 3 | 164
24603 - FLORA - PARQUE CENTRAL LOS ROBLES | G 64 | No especificado | Grouting piso 16 , T4 | 2026-02-21 | 2026-03-21 | 28 | 10 | 16.3 | 163 |  | 16.4 | 3 | 163
24603 - FLORA - PARQUE CENTRAL LOS ROBLES | G 64 | No especificado | Grouting piso 16 , T4 | 2026-02-21 | 2026-03-21 | 28 | 10 | 16.5 | 165 |  | 16.4 | 3 | 165
24603 - FLORA - PARQUE CENTRAL LOS ROBLES | M 63 | No especificado | Mortero piso 16 | 2026-02-19 | 2026-03-19 | 28 | 10 | 16.3 | 163 |  | 16.6 | 3 | 163
24603 - FLORA - PARQUE CENTRAL LOS ROBLES | M 63 | No especificado | Mortero piso 16 | 2026-02-19 | 2026-03-19 | 28 | 10 | 16.4 | 164 |  | 16.6 | 3 | 164
24603 - FLORA - PARQUE CENTRAL LOS ROBLES | M 63 | No especificado | Mortero piso 16 | 2026-02-19 | 2026-03-19 | 28 | 10 | 17.1 | 171 |  | 16.6 | 3 | 171
24603 - FLORA - PARQUE CENTRAL LOS ROBLES | G 63 | No especificado | Grouting piso 16 , T4 | 2026-02-19 | 2026-03-19 | 28 | 10 | 15.2 | 152 |  | 15.433 | 3 | 152
24603 - FLORA - PARQUE CENTRAL LOS ROBLES | G 63 | No especificado | Grouting piso 16 , T4 | 2026-02-19 | 2026-03-19 | 28 | 10 | 15.5 | 155 |  | 15.433 | 3 | 155
24603 - FLORA - PARQUE CENTRAL LOS ROBLES | G 63 | No especificado | Grouting piso 16 , T4 | 2026-02-19 | 2026-03-19 | 28 | 10 | 15.6 | 156 |  | 15.433 | 3 | 156
24603 - FLORA - PARQUE CENTRAL LOS ROBLES | M 62 | No especificado | Mortero piso 16 , T3 | 2026-02-19 | 2026-03-19 | 28 | 10 | 16.8 | 168 |  | 16.833 | 3 | 168
24603 - FLORA - PARQUE CENTRAL LOS ROBLES | M 62 | No especificado | Mortero piso 16 , T3 | 2026-02-19 | 2026-03-19 | 28 | 10 | 16.6 | 166 |  | 16.833 | 3 | 166
24603 - FLORA - PARQUE CENTRAL LOS ROBLES | M 62 | No especificado | Mortero piso 16 , T3 | 2026-02-19 | 2026-03-19 | 28 | 10 | 17.1 | 171 |  | 16.833 | 3 | 171
24603 - FLORA - PARQUE CENTRAL LOS ROBLES | G 62 | No especificado | Grouting piso 16 , T3 | 2026-02-19 | 2026-03-19 | 28 | 10 | 16.6 | 166 |  | 16.633 | 3 | 166
24603 - FLORA - PARQUE CENTRAL LOS ROBLES | G 62 | No especificado | Grouting piso 16 , T3 | 2026-02-19 | 2026-03-19 | 28 | 10 | 16.8 | 168 |  | 16.633 | 3 | 168
24603 - FLORA - PARQUE CENTRAL LOS ROBLES | G 62 | No especificado | Grouting piso 16 , T3 | 2026-02-19 | 2026-03-19 | 28 | 10 | 16.5 | 165 |  | 16.633 | 3 | 165
24603 - FLORA - PARQUE CENTRAL LOS ROBLES | M - 57 | No especificado | Mortero Piso 15, T3 | 2026-02-17 | 2026-03-17 | 28 | 10 | 12.2 | 122 |  | 12.267 | 3 | 122
24603 - FLORA - PARQUE CENTRAL LOS ROBLES | M - 57 | No especificado | Mortero Piso 15, T3 | 2026-02-17 | 2026-03-17 | 28 | 10 | 12.4 | 124 |  | 12.267 | 3 | 124
24603 - FLORA - PARQUE CENTRAL LOS ROBLES | M - 57 | No especificado | Mortero Piso 15, T3 | 2026-02-17 | 2026-03-17 | 28 | 10 | 12.2 | 122 |  | 12.267 | 3 | 122
24603 - FLORA - PARQUE CENTRAL LOS ROBLES | G - 57 | No especificado | Grouting Piso 15, T3 | 2026-02-17 | 2026-03-17 | 28 | 10 | 15.9 | 159 |  | 15.967 | 3 | 159
24603 - FLORA - PARQUE CENTRAL LOS ROBLES | G - 57 | No especificado | Grouting Piso 15, T3 | 2026-02-17 | 2026-03-17 | 28 | 10 | 16.1 | 161 |  | 15.967 | 3 | 161
24603 - FLORA - PARQUE CENTRAL LOS ROBLES | G - 57 | No especificado | Grouting Piso 15, T3 | 2026-02-17 | 2026-03-17 | 28 | 10 | 15.9 | 159 |  | 15.967 | 3 | 159
24603 - FLORA - PARQUE CENTRAL LOS ROBLES | M - 56 | No especificado | Mortero Piso 14, T4 | 2026-02-17 | 2026-03-17 | 28 | 10 | 13.4 | 134 |  | 13.2 | 3 | 134
24603 - FLORA - PARQUE CENTRAL LOS ROBLES | M - 56 | No especificado | Mortero Piso 14, T4 | 2026-02-17 | 2026-03-17 | 28 | 10 | 13 | 130 |  | 13.2 | 3 | 130
24603 - FLORA - PARQUE CENTRAL LOS ROBLES | M - 56 | No especificado | Mortero Piso 14, T4 | 2026-02-17 | 2026-03-17 | 28 | 10 | 13.2 | 132 |  | 13.2 | 3 | 132
24603 - FLORA - PARQUE CENTRAL LOS ROBLES | G - 56 | No especificado | Grouting piso 14, T4 | 2026-02-17 | 2026-03-17 | 28 | 10 | 17.4 | 174 |  | 17.467 | 3 | 174
24603 - FLORA - PARQUE CENTRAL LOS ROBLES | G - 56 | No especificado | Grouting piso 14, T4 | 2026-02-17 | 2026-03-17 | 28 | 10 | 17.6 | 176 |  | 17.467 | 3 | 176
24603 - FLORA - PARQUE CENTRAL LOS ROBLES | G - 56 | No especificado | Grouting piso 14, T4 | 2026-02-17 | 2026-03-17 | 28 | 10 | 17.4 | 174 |  | 17.467 | 3 | 174
24603 - FLORA - PARQUE CENTRAL LOS ROBLES | M - 59 | No especificado | Mortero Piso 15, T4 | 2026-02-18 | 2026-03-18 | 28 | 10 | 16.8 | 168 |  | 17 | 3 | 168
24603 - FLORA - PARQUE CENTRAL LOS ROBLES | M - 59 | No especificado | Mortero Piso 15, T4 | 2026-02-18 | 2026-03-18 | 28 | 10 | 17.5 | 175 |  | 17 | 3 | 175
24603 - FLORA - PARQUE CENTRAL LOS ROBLES | M - 59 | No especificado | Mortero Piso 15, T4 | 2026-02-18 | 2026-03-18 | 28 | 10 | 16.7 | 167 |  | 17 | 3 | 167
24603 - FLORA - PARQUE CENTRAL LOS ROBLES | G - 59 | No especificado | Grouting Piso 15, T4 | 2026-02-18 | 2026-03-18 | 28 | 10 | 16.1 | 161 |  | 16.1 | 3 | 161
24603 - FLORA - PARQUE CENTRAL LOS ROBLES | G - 59 | No especificado | Grouting Piso 15, T4 | 2026-02-18 | 2026-03-18 | 28 | 10 | 15.9 | 159 |  | 16.1 | 3 | 159
24603 - FLORA - PARQUE CENTRAL LOS ROBLES | G - 59 | No especificado | Grouting Piso 15, T4 | 2026-02-18 | 2026-03-18 | 28 | 10 | 16.3 | 163 |  | 16.1 | 3 | 163
24603 - FLORA - PARQUE CENTRAL LOS ROBLES | M - 58 | No especificado | Mortero Piso 15, T3 | 2026-02-18 | 2026-03-18 | 28 | 10 | 16.7 | 167 |  | 16.7 | 3 | 167
24603 - FLORA - PARQUE CENTRAL LOS ROBLES | M - 58 | No especificado | Mortero Piso 15, T3 | 2026-02-18 | 2026-03-18 | 28 | 10 | 17.2 | 172 |  | 16.7 | 3 | 172
24603 - FLORA - PARQUE CENTRAL LOS ROBLES | M - 58 | No especificado | Mortero Piso 15, T3 | 2026-02-18 | 2026-03-18 | 28 | 10 | 16.2 | 162 |  | 16.7 | 3 | 162
24603 - FLORA - PARQUE CENTRAL LOS ROBLES | G - 58 | No especificado | Grouting piso 15, T3 | 2026-02-18 | 2026-03-18 | 28 | 10 | 16.3 | 163 |  | 16 | 3 | 163
24603 - FLORA - PARQUE CENTRAL LOS ROBLES | G - 58 | No especificado | Grouting piso 15, T3 | 2026-02-18 | 2026-03-18 | 28 | 10 | 15.9 | 159 |  | 16 | 3 | 159
24603 - FLORA - PARQUE CENTRAL LOS ROBLES | G - 58 | No especificado | Grouting piso 15, T3 | 2026-02-18 | 2026-03-18 | 28 | 10 | 15.8 | 158 |  | 16 | 3 | 158
24603 - FLORA - PARQUE CENTRAL LOS ROBLES | G - 54 | No especificado | Grouting Piso 14, T3 | 2026-02-17 | 2026-03-17 | 28 | 10 | 15.8 | 158 |  | 15.833 | 3 | 158
24603 - FLORA - PARQUE CENTRAL LOS ROBLES | G - 54 | No especificado | Grouting Piso 14, T3 | 2026-02-17 | 2026-03-17 | 28 | 10 | 15.8 | 158 |  | 15.833 | 3 | 158
24603 - FLORA - PARQUE CENTRAL LOS ROBLES | G - 54 | No especificado | Grouting Piso 14, T3 | 2026-02-17 | 2026-03-17 | 28 | 10 | 15.9 | 159 |  | 15.833 | 3 | 159
24603 - FLORA - PARQUE CENTRAL LOS ROBLES | M - 54 | No especificado | Mortero Piso 14, T3 | 2026-02-17 | 2026-03-17 | 28 | 10 | 16.2 | 162 |  | 15.867 | 3 | 162
24603 - FLORA - PARQUE CENTRAL LOS ROBLES | M - 54 | No especificado | Mortero Piso 14, T3 | 2026-02-17 | 2026-03-17 | 28 | 10 | 15.7 | 157 |  | 15.867 | 3 | 157
24603 - FLORA - PARQUE CENTRAL LOS ROBLES | M - 54 | No especificado | Mortero Piso 14, T3 | 2026-02-17 | 2026-03-17 | 28 | 10 | 15.7 | 157 |  | 15.867 | 3 | 157
24603 - FLORA - PARQUE CENTRAL LOS ROBLES | M - 53 | No especificado | Mortero Piso 14, T3 | 2026-02-17 | 2026-03-17 | 28 | 10 | 16.4 | 164 |  | 16.467 | 3 | 164
24603 - FLORA - PARQUE CENTRAL LOS ROBLES | M - 53 | No especificado | Mortero Piso 14, T3 | 2026-02-17 | 2026-03-17 | 28 | 10 | 16.5 | 165 |  | 16.467 | 3 | 165
24603 - FLORA - PARQUE CENTRAL LOS ROBLES | M - 53 | No especificado | Mortero Piso 14, T3 | 2026-02-17 | 2026-03-17 | 28 | 10 | 16.5 | 165 |  | 16.467 | 3 | 165
24603 - FLORA - PARQUE CENTRAL LOS ROBLES | G - 53 | No especificado | Grouting Piso 14, T3 | 2026-02-17 | 2026-03-17 | 28 | 10 | 16.5 | 165 |  | 16.233 | 3 | 165
24603 - FLORA - PARQUE CENTRAL LOS ROBLES | G - 53 | No especificado | Grouting Piso 14, T3 | 2026-02-17 | 2026-03-17 | 28 | 10 | 16 | 160 |  | 16.233 | 3 | 160
24603 - FLORA - PARQUE CENTRAL LOS ROBLES | G - 53 | No especificado | Grouting Piso 14, T3 | 2026-02-17 | 2026-03-17 | 28 | 10 | 16.2 | 162 |  | 16.233 | 3 | 162
24603 - FLORA - PARQUE CENTRAL LOS ROBLES | M - 55 | No especificado | Mortero piso 14, T4 | 2026-02-17 | 2026-03-17 | 28 | 10 | 16 | 160 |  | 16.133 | 3 | 160
24603 - FLORA - PARQUE CENTRAL LOS ROBLES | M - 55 | No especificado | Mortero piso 14, T4 | 2026-02-17 | 2026-03-17 | 28 | 10 | 16.3 | 163 |  | 16.133 | 3 | 163
24603 - FLORA - PARQUE CENTRAL LOS ROBLES | M - 55 | No especificado | Mortero piso 14, T4 | 2026-02-17 | 2026-03-17 | 28 | 10 | 16.1 | 161 |  | 16.133 | 3 | 161
24603 - FLORA - PARQUE CENTRAL LOS ROBLES | G - 55 | No especificado | Grouting piso 14, T4 | 2026-02-17 | 2026-03-17 | 28 | 10 | 16.5 | 165 |  | 16.567 | 3 | 165
24603 - FLORA - PARQUE CENTRAL LOS ROBLES | G - 55 | No especificado | Grouting piso 14, T4 | 2026-02-17 | 2026-03-17 | 28 | 10 | 16.5 | 165 |  | 16.567 | 3 | 165
24603 - FLORA - PARQUE CENTRAL LOS ROBLES | G - 55 | No especificado | Grouting piso 14, T4 | 2026-02-17 | 2026-03-17 | 28 | 10 | 16.7 | 167 |  | 16.567 | 3 | 167
24603 - FLORA - PARQUE CENTRAL LOS ROBLES | M - 52 | No especificado | Mortero Piso 13, T4 | 2026-02-16 | 2026-03-16 | 28 | 10 | 15.4 | 154 |  | 15.4 | 3 | 154
24603 - FLORA - PARQUE CENTRAL LOS ROBLES | M - 52 | No especificado | Mortero Piso 13, T4 | 2026-02-16 | 2026-03-16 | 28 | 10 | 15.7 | 157 |  | 15.4 | 3 | 157
24603 - FLORA - PARQUE CENTRAL LOS ROBLES | M - 52 | No especificado | Mortero Piso 13, T4 | 2026-02-16 | 2026-03-16 | 28 | 10 | 15.1 | 151 |  | 15.4 | 3 | 151
24603 - FLORA - PARQUE CENTRAL LOS ROBLES | G - 52 | No especificado | Grouting Piso 13, T4 | 2026-02-16 | 2026-03-16 | 28 | 10 | 15.3 | 153 |  | 15.2 | 3 | 153
24603 - FLORA - PARQUE CENTRAL LOS ROBLES | G - 52 | No especificado | Grouting Piso 13, T4 | 2026-02-16 | 2026-03-16 | 28 | 10 | 14.9 | 149 |  | 15.2 | 3 | 149
24603 - FLORA - PARQUE CENTRAL LOS ROBLES | G - 52 | No especificado | Grouting Piso 13, T4 | 2026-02-16 | 2026-03-16 | 28 | 10 | 15.4 | 154 |  | 15.2 | 3 | 154
24603 - FLORA - PARQUE CENTRAL LOS ROBLES | M - 51 | No especificado | Mortero Piso 13, T4 | 2026-02-16 | 2026-03-16 | 28 | 10 | 15.7 | 157 |  | 16.033 | 3 | 157
24603 - FLORA - PARQUE CENTRAL LOS ROBLES | M - 51 | No especificado | Mortero Piso 13, T4 | 2026-02-16 | 2026-03-16 | 28 | 10 | 16.3 | 163 |  | 16.033 | 3 | 163
24603 - FLORA - PARQUE CENTRAL LOS ROBLES | M - 51 | No especificado | Mortero Piso 13, T4 | 2026-02-16 | 2026-03-16 | 28 | 10 | 16.1 | 161 |  | 16.033 | 3 | 161
24603 - FLORA - PARQUE CENTRAL LOS ROBLES | G - 51 | No especificado | Grouting Piso 13, T4 | 2026-02-16 | 2026-03-16 | 28 | 10 | 17.2 | 172 |  | 16.9 | 3 | 172
24603 - FLORA - PARQUE CENTRAL LOS ROBLES | G - 51 | No especificado | Grouting Piso 13, T4 | 2026-02-16 | 2026-03-16 | 28 | 10 | 16.6 | 166 |  | 16.9 | 3 | 166
24603 - FLORA - PARQUE CENTRAL LOS ROBLES | G - 51 | No especificado | Grouting Piso 13, T4 | 2026-02-16 | 2026-03-16 | 28 | 10 | 16.9 | 169 |  | 16.9 | 3 | 169
24603 - FLORA - PARQUE CENTRAL LOS ROBLES | M50 | No especificado | Mortero Piso 13 T3 | 2026-02-16 | 2026-03-16 | 28 | 10 | 16.5 | 165 |  | 16.7 | 3 | 165
24603 - FLORA - PARQUE CENTRAL LOS ROBLES | M50 | No especificado | Mortero Piso 13 T3 | 2026-02-16 | 2026-03-16 | 28 | 10 | 16.9 | 169 |  | 16.7 | 3 | 169
24603 - FLORA - PARQUE CENTRAL LOS ROBLES | M50 | No especificado | Mortero Piso 13 T3 | 2026-02-16 | 2026-03-16 | 28 | 10 | 16.7 | 167 |  | 16.7 | 3 | 167
24603 - FLORA - PARQUE CENTRAL LOS ROBLES | G50 | No especificado | Grouting Piso 13 T3 | 2026-02-16 | 2026-03-16 | 28 | 10 | 17.8 | 178 |  | 17.6 | 3 | 178
24603 - FLORA - PARQUE CENTRAL LOS ROBLES | G50 | No especificado | Grouting Piso 13 T3 | 2026-02-16 | 2026-03-16 | 28 | 10 | 17.6 | 176 |  | 17.6 | 3 | 176
24603 - FLORA - PARQUE CENTRAL LOS ROBLES | G50 | No especificado | Grouting Piso 13 T3 | 2026-02-16 | 2026-03-16 | 28 | 10 | 17.4 | 174 |  | 17.6 | 3 | 174
24603 - FLORA - PARQUE CENTRAL LOS ROBLES | M49 | No especificado | Mortero Piso 13 T3 | 2026-02-14 | 2026-03-14 | 28 | 10 | 15.2 | 152 |  | 14.9 | 3 | 152
24603 - FLORA - PARQUE CENTRAL LOS ROBLES | M49 | No especificado | Mortero Piso 13 T3 | 2026-02-14 | 2026-03-14 | 28 | 10 | 15.3 | 153 |  | 14.9 | 3 | 153
24603 - FLORA - PARQUE CENTRAL LOS ROBLES | M49 | No especificado | Mortero Piso 13 T3 | 2026-02-14 | 2026-03-14 | 28 | 10 | 14.2 | 142 |  | 14.9 | 3 | 142
24603 - FLORA - PARQUE CENTRAL LOS ROBLES | G49 | No especificado | Grouting Piso 13 T3 | 2026-02-14 | 2026-03-14 | 28 | 10 | 16.5 | 165 |  | 16.633 | 3 | 165
24603 - FLORA - PARQUE CENTRAL LOS ROBLES | G49 | No especificado | Grouting Piso 13 T3 | 2026-02-14 | 2026-03-14 | 28 | 10 | 16.6 | 166 |  | 16.633 | 3 | 166
24603 - FLORA - PARQUE CENTRAL LOS ROBLES | G49 | No especificado | Grouting Piso 13 T3 | 2026-02-14 | 2026-03-14 | 28 | 10 | 16.8 | 168 |  | 16.633 | 3 | 168
24603 - FLORA - PARQUE CENTRAL LOS ROBLES | M - 48 | No especificado | Mortero Piso 12, T4 | 2026-02-13 | 2026-03-13 | 28 | 10 | 16.2 | 162 |  | 15.967 | 3 | 162
24603 - FLORA - PARQUE CENTRAL LOS ROBLES | M - 48 | No especificado | Mortero Piso 12, T4 | 2026-02-13 | 2026-03-13 | 28 | 10 | 16 | 160 |  | 15.967 | 3 | 160
24603 - FLORA - PARQUE CENTRAL LOS ROBLES | M - 48 | No especificado | Mortero Piso 12, T4 | 2026-02-13 | 2026-03-13 | 28 | 10 | 15.7 | 157 |  | 15.967 | 3 | 157
24603 - FLORA - PARQUE CENTRAL LOS ROBLES | G - 48 | No especificado | Grouting Piso 12, T4 | 2026-02-13 | 2026-03-13 | 28 | 10 | 16.6 | 166 |  | 16.2 | 3 | 166
24603 - FLORA - PARQUE CENTRAL LOS ROBLES | G - 48 | No especificado | Grouting Piso 12, T4 | 2026-02-13 | 2026-03-13 | 28 | 10 | 15.8 | 158 |  | 16.2 | 3 | 158
24603 - FLORA - PARQUE CENTRAL LOS ROBLES | G - 48 | No especificado | Grouting Piso 12, T4 | 2026-02-13 | 2026-03-13 | 28 | 10 | 16.2 | 162 |  | 16.2 | 3 | 162
24603 - FLORA - PARQUE CENTRAL LOS ROBLES | M - 47 | No especificado | Mortero Piso 12, T4 | 2026-02-12 | 2026-03-12 | 28 | 10 | 16.4 | 164 |  | 16.667 | 3 | 164
24603 - FLORA - PARQUE CENTRAL LOS ROBLES | M - 47 | No especificado | Mortero Piso 12, T4 | 2026-02-12 | 2026-03-12 | 28 | 10 | 17.1 | 171 |  | 16.667 | 3 | 171
24603 - FLORA - PARQUE CENTRAL LOS ROBLES | M - 47 | No especificado | Mortero Piso 12, T4 | 2026-02-12 | 2026-03-12 | 28 | 10 | 16.5 | 165 |  | 16.667 | 3 | 165
24603 - FLORA - PARQUE CENTRAL LOS ROBLES | G - 47 | No especificado | Grouting Piso 12, T4 | 2026-02-12 | 2026-03-12 | 28 | 10 | 16.8 | 168 |  | 16.667 | 3 | 168
24603 - FLORA - PARQUE CENTRAL LOS ROBLES | G - 47 | No especificado | Grouting Piso 12, T4 | 2026-02-12 | 2026-03-12 | 28 | 10 | 16.5 | 165 |  | 16.667 | 3 | 165
24603 - FLORA - PARQUE CENTRAL LOS ROBLES | G - 47 | No especificado | Grouting Piso 12, T4 | 2026-02-12 | 2026-03-12 | 28 | 10 | 16.7 | 167 |  | 16.667 | 3 | 167
24603 - FLORA - PARQUE CENTRAL LOS ROBLES | M-44 | No especificado | Mortero Piso 11 T4 | 2026-02-09 | 2026-03-09 | 28 | 10 | 16.2 | 162 |  | 16.167 | 3 | 162
24603 - FLORA - PARQUE CENTRAL LOS ROBLES | M-44 | No especificado | Mortero Piso 11 T4 | 2026-02-09 | 2026-03-09 | 28 | 10 | 16.3 | 163 |  | 16.167 | 3 | 163
24603 - FLORA - PARQUE CENTRAL LOS ROBLES | M-44 | No especificado | Mortero Piso 11 T4 | 2026-02-09 | 2026-03-09 | 28 | 10 | 16 | 160 |  | 16.167 | 3 | 160
24603 - FLORA - PARQUE CENTRAL LOS ROBLES | G-44 | No especificado | Grouting Piso 11 T4 | 2026-02-09 | 2026-03-09 | 28 | 10 | 16.9 | 169 |  | 16.633 | 3 | 169
24603 - FLORA - PARQUE CENTRAL LOS ROBLES | G-44 | No especificado | Grouting Piso 11 T4 | 2026-02-09 | 2026-03-09 | 28 | 10 | 16.1 | 161 |  | 16.633 | 3 | 161
24603 - FLORA - PARQUE CENTRAL LOS ROBLES | G-44 | No especificado | Grouting Piso 11 T4 | 2026-02-09 | 2026-03-09 | 28 | 10 | 16.9 | 169 |  | 16.633 | 3 | 169
24603 - FLORA - PARQUE CENTRAL LOS ROBLES | M-43 | No especificado | Mortero Piso 11 T4 | 2026-02-07 | 2026-03-07 | 28 | 10 | 17.5 | 175 |  | 17.2 | 3 | 175
24603 - FLORA - PARQUE CENTRAL LOS ROBLES | M-43 | No especificado | Mortero Piso 11 T4 | 2026-02-07 | 2026-03-07 | 28 | 10 | 17 | 170 |  | 17.2 | 3 | 170
24603 - FLORA - PARQUE CENTRAL LOS ROBLES | M-43 | No especificado | Mortero Piso 11 T4 | 2026-02-07 | 2026-03-07 | 28 | 10 | 17.1 | 171 |  | 17.2 | 3 | 171
24603 - FLORA - PARQUE CENTRAL LOS ROBLES | G-43 | No especificado | Grouting Piso 11 T4 | 2026-02-07 | 2026-03-07 | 28 | 10 | 16.4 | 164 |  | 16.233 | 3 | 164
24603 - FLORA - PARQUE CENTRAL LOS ROBLES | G-43 | No especificado | Grouting Piso 11 T4 | 2026-02-07 | 2026-03-07 | 28 | 10 | 15.9 | 159 |  | 16.233 | 3 | 159
24603 - FLORA - PARQUE CENTRAL LOS ROBLES | G-43 | No especificado | Grouting Piso 11 T4 | 2026-02-07 | 2026-03-07 | 28 | 10 | 16.4 | 164 |  | 16.233 | 3 | 164
24603 - FLORA - PARQUE CENTRAL LOS ROBLES | M-46 | No especificado | Mortero Piso 12, T3 | 2026-02-11 | 2026-03-11 | 28 | 10 | 16.1 | 161 |  | 16.367 | 3 | 161
24603 - FLORA - PARQUE CENTRAL LOS ROBLES | M-46 | No especificado | Mortero Piso 12, T3 | 2026-02-11 | 2026-03-11 | 28 | 10 | 16.7 | 167 |  | 16.367 | 3 | 167
24603 - FLORA - PARQUE CENTRAL LOS ROBLES | M-46 | No especificado | Mortero Piso 12, T3 | 2026-02-11 | 2026-03-11 | 28 | 10 | 16.3 | 163 |  | 16.367 | 3 | 163
24603 - FLORA - PARQUE CENTRAL LOS ROBLES | G-46 | No especificado | Grouting Piso 12, T3 | 2026-02-11 | 2026-03-11 | 28 | 10 | 15.4 | 154 |  | 15.467 | 3 | 154
24603 - FLORA - PARQUE CENTRAL LOS ROBLES | G-46 | No especificado | Grouting Piso 12, T3 | 2026-02-11 | 2026-03-11 | 28 | 10 | 15.4 | 154 |  | 15.467 | 3 | 154
24603 - FLORA - PARQUE CENTRAL LOS ROBLES | G-46 | No especificado | Grouting Piso 12, T3 | 2026-02-11 | 2026-03-11 | 28 | 10 | 15.6 | 156 |  | 15.467 | 3 | 156
24603 - FLORA - PARQUE CENTRAL LOS ROBLES | M-45 | No especificado | Mortero Piso 12, T3 | 2026-02-10 | 2026-03-10 | 28 | 10 | 15.2 | 152 |  | 15.233 | 3 | 152
24603 - FLORA - PARQUE CENTRAL LOS ROBLES | M-45 | No especificado | Mortero Piso 12, T3 | 2026-02-10 | 2026-03-10 | 28 | 10 | 15.4 | 154 |  | 15.233 | 3 | 154
24603 - FLORA - PARQUE CENTRAL LOS ROBLES | M-45 | No especificado | Mortero Piso 12, T3 | 2026-02-10 | 2026-03-10 | 28 | 10 | 15.1 | 151 |  | 15.233 | 3 | 151
24603 - FLORA - PARQUE CENTRAL LOS ROBLES | G-45 | No especificado | Grouting Piso 12, T3 | 2026-02-10 | 2026-03-10 | 28 | 10 | 16 | 160 |  | 15.9 | 3 | 160
24603 - FLORA - PARQUE CENTRAL LOS ROBLES | G-45 | No especificado | Grouting Piso 12, T3 | 2026-02-10 | 2026-03-10 | 28 | 10 | 15.7 | 157 |  | 15.9 | 3 | 157
24603 - FLORA - PARQUE CENTRAL LOS ROBLES | G-45 | No especificado | Grouting Piso 12, T3 | 2026-02-10 | 2026-03-10 | 28 | 10 | 16 | 160 |  | 15.9 | 3 | 160
24603 - FLORA - PARQUE CENTRAL LOS ROBLES | M-42 | No especificado | Mortero Piso 11 T3 | 2026-02-06 | 2026-03-06 | 28 | 10 | 16.3 | 163 |  | 16.333 | 3 | 163
24603 - FLORA - PARQUE CENTRAL LOS ROBLES | M-42 | No especificado | Mortero Piso 11 T3 | 2026-02-06 | 2026-03-06 | 28 | 10 | 16.5 | 165 |  | 16.333 | 3 | 165
24603 - FLORA - PARQUE CENTRAL LOS ROBLES | M-42 | No especificado | Mortero Piso 11 T3 | 2026-02-06 | 2026-03-06 | 28 | 10 | 16.2 | 162 |  | 16.333 | 3 | 162
24603 - FLORA - PARQUE CENTRAL LOS ROBLES | G-42 | No especificado | Grouting Piso 11 T3 | 2026-02-06 | 2026-03-06 | 28 | 10 | 15.4 | 154 |  | 15.233 | 3 | 154
24603 - FLORA - PARQUE CENTRAL LOS ROBLES | G-42 | No especificado | Grouting Piso 11 T3 | 2026-02-06 | 2026-03-06 | 28 | 10 | 14.9 | 149 |  | 15.233 | 3 | 149
24603 - FLORA - PARQUE CENTRAL LOS ROBLES | G-42 | No especificado | Grouting Piso 11 T3 | 2026-02-06 | 2026-03-06 | 28 | 10 | 15.4 | 154 |  | 15.233 | 3 | 154
24603 - FLORA - PARQUE CENTRAL LOS ROBLES | M-41 | No especificado | Mortero Piso 11 T3 | 2026-02-05 | 2026-03-05 | 28 | 10 | 16.6 | 166 |  | 16.833 | 3 | 166
24603 - FLORA - PARQUE CENTRAL LOS ROBLES | M-41 | No especificado | Mortero Piso 11 T3 | 2026-02-05 | 2026-03-05 | 28 | 10 | 17.5 | 175 |  | 16.833 | 3 | 175
24603 - FLORA - PARQUE CENTRAL LOS ROBLES | M-41 | No especificado | Mortero Piso 11 T3 | 2026-02-05 | 2026-03-05 | 28 | 10 | 16.4 | 164 |  | 16.833 | 3 | 164
24603 - FLORA - PARQUE CENTRAL LOS ROBLES | G-41 | No especificado | Grouting Piso 11 T3 | 2026-02-05 | 2026-03-05 | 28 | 10 | 15.3 | 153 |  | 15.333 | 3 | 153
24603 - FLORA - PARQUE CENTRAL LOS ROBLES | G-41 | No especificado | Grouting Piso 11 T3 | 2026-02-05 | 2026-03-05 | 28 | 10 | 15.1 | 151 |  | 15.333 | 3 | 151
24603 - FLORA - PARQUE CENTRAL LOS ROBLES | G-41 | No especificado | Grouting Piso 11 T3 | 2026-02-05 | 2026-03-05 | 28 | 10 | 15.6 | 156 |  | 15.333 | 3 | 156
24603 - FLORA - PARQUE CENTRAL LOS ROBLES | G-40 | No especificado | Grouting Piso 10 T 4 | 2026-02-04 | 2026-03-04 | 28 | 10 | 17 | 170 |  | 16.867 | 3 | 170
24603 - FLORA - PARQUE CENTRAL LOS ROBLES | G-40 | No especificado | Grouting Piso 10 T 4 | 2026-02-04 | 2026-03-04 | 28 | 10 | 16.7 | 167 |  | 16.867 | 3 | 167
24603 - FLORA - PARQUE CENTRAL LOS ROBLES | G-40 | No especificado | Grouting Piso 10 T 4 | 2026-02-04 | 2026-03-04 | 28 | 10 | 16.9 | 169 |  | 16.867 | 3 | 169
24603 - FLORA - PARQUE CENTRAL LOS ROBLES | M-40 | No especificado | Mortero Piso 10 T4 | 2026-02-04 | 2026-03-04 | 28 | 10 | 17 | 170 |  | 17.2 | 3 | 170
24603 - FLORA - PARQUE CENTRAL LOS ROBLES | M-40 | No especificado | Mortero Piso 10 T4 | 2026-02-04 | 2026-03-04 | 28 | 10 | 17.6 | 176 |  | 17.2 | 3 | 176
24603 - FLORA - PARQUE CENTRAL LOS ROBLES | M-40 | No especificado | Mortero Piso 10 T4 | 2026-02-04 | 2026-03-04 | 28 | 10 | 17 | 170 |  | 17.2 | 3 | 170
24603 - FLORA - PARQUE CENTRAL LOS ROBLES | G-39 | No especificado | Grouting Piso 10 T4 | 2026-02-03 | 2026-03-03 | 28 | 10 | 17.6 | 176 |  | 17.667 | 3 | 176
24603 - FLORA - PARQUE CENTRAL LOS ROBLES | G-39 | No especificado | Grouting Piso 10 T4 | 2026-02-03 | 2026-03-03 | 28 | 10 | 17.8 | 178 |  | 17.667 | 3 | 178
24603 - FLORA - PARQUE CENTRAL LOS ROBLES | G-39 | No especificado | Grouting Piso 10 T4 | 2026-02-03 | 2026-03-03 | 28 | 10 | 17.6 | 176 |  | 17.667 | 3 | 176
24603 - FLORA - PARQUE CENTRAL LOS ROBLES | M-39 | No especificado | Mortero piso 10 T4 | 2026-02-03 | 2026-03-03 | 28 | 10 | 16.7 | 167 |  | 16.533 | 3 | 167
24603 - FLORA - PARQUE CENTRAL LOS ROBLES | M-39 | No especificado | Mortero piso 10 T4 | 2026-02-03 | 2026-03-03 | 28 | 10 | 16.4 | 164 |  | 16.533 | 3 | 164
24603 - FLORA - PARQUE CENTRAL LOS ROBLES | M-39 | No especificado | Mortero piso 10 T4 | 2026-02-03 | 2026-03-03 | 28 | 10 | 16.5 | 165 |  | 16.533 | 3 | 165
24603 - FLORA - PARQUE CENTRAL LOS ROBLES | M38 | No especificado | Mortero piso 10, T3 | 2026-02-02 | 2026-03-02 | 28 | 10 | 15.5 | 155 |  | 15.433 | 3 | 155
24603 - FLORA - PARQUE CENTRAL LOS ROBLES | M38 | No especificado | Mortero piso 10, T3 | 2026-02-02 | 2026-03-02 | 28 | 10 | 15.7 | 157 |  | 15.433 | 3 | 157
24603 - FLORA - PARQUE CENTRAL LOS ROBLES | M38 | No especificado | Mortero piso 10, T3 | 2026-02-02 | 2026-03-02 | 28 | 10 | 15.1 | 151 |  | 15.433 | 3 | 151
24603 - FLORA - PARQUE CENTRAL LOS ROBLES | G38 | No especificado | Grouting piso 10, T3 | 2026-02-02 | 2026-03-02 | 28 | 10 | 16.4 | 164 |  | 16.333 | 3 | 164
24603 - FLORA - PARQUE CENTRAL LOS ROBLES | G38 | No especificado | Grouting piso 10, T3 | 2026-02-02 | 2026-03-02 | 28 | 10 | 16.2 | 162 |  | 16.333 | 3 | 162
24603 - FLORA - PARQUE CENTRAL LOS ROBLES | G38 | No especificado | Grouting piso 10, T3 | 2026-02-02 | 2026-03-02 | 28 | 10 | 16.4 | 164 |  | 16.333 | 3 | 164
24603 - FLORA - PARQUE CENTRAL LOS ROBLES | M37 | No especificado | Mortero piso 10, T3 | 2026-01-31 | 2026-02-28 | 28 | 10 | 15.9 | 159 |  | 15.867 | 3 | 159
24603 - FLORA - PARQUE CENTRAL LOS ROBLES | M37 | No especificado | Mortero piso 10, T3 | 2026-01-31 | 2026-02-28 | 28 | 10 | 16 | 160 |  | 15.867 | 3 | 160
24603 - FLORA - PARQUE CENTRAL LOS ROBLES | M37 | No especificado | Mortero piso 10, T3 | 2026-01-31 | 2026-02-28 | 28 | 10 | 15.7 | 157 |  | 15.867 | 3 | 157
24603 - FLORA - PARQUE CENTRAL LOS ROBLES | G37 | No especificado | Grouting piso 10, T3 | 2026-01-31 | 2026-02-28 | 28 | 10 | 16.4 | 164 |  | 16.433 | 3 | 164
24603 - FLORA - PARQUE CENTRAL LOS ROBLES | G37 | No especificado | Grouting piso 10, T3 | 2026-01-31 | 2026-02-28 | 28 | 10 | 16.4 | 164 |  | 16.433 | 3 | 164
24603 - FLORA - PARQUE CENTRAL LOS ROBLES | G37 | No especificado | Grouting piso 10, T3 | 2026-01-31 | 2026-02-28 | 28 | 10 | 16.5 | 165 |  | 16.433 | 3 | 165
24603 - FLORA - PARQUE CENTRAL LOS ROBLES | M34 | No especificado | Mortero piso 9 , T3 | 2026-01-28 | 2026-02-25 | 28 | 10 | 16 | 160 |  | 16.2 | 3 | 160
24603 - FLORA - PARQUE CENTRAL LOS ROBLES | M34 | No especificado | Mortero piso 9 , T3 | 2026-01-28 | 2026-02-25 | 28 | 10 | 16.1 | 161 |  | 16.2 | 3 | 161
24603 - FLORA - PARQUE CENTRAL LOS ROBLES | M34 | No especificado | Mortero piso 9 , T3 | 2026-01-28 | 2026-02-25 | 28 | 10 | 16.5 | 165 |  | 16.2 | 3 | 165
24603 - FLORA - PARQUE CENTRAL LOS ROBLES | G34 | No especificado | Grouting piso 9 , T3 | 2026-01-28 | 2026-02-25 | 28 | 10 | 14.9 | 149 |  | 14.933 | 3 | 149
24603 - FLORA - PARQUE CENTRAL LOS ROBLES | G34 | No especificado | Grouting piso 9 , T3 | 2026-01-28 | 2026-02-25 | 28 | 10 | 15.1 | 151 |  | 14.933 | 3 | 151
24603 - FLORA - PARQUE CENTRAL LOS ROBLES | G34 | No especificado | Grouting piso 9 , T3 | 2026-01-28 | 2026-02-25 | 28 | 10 | 14.8 | 148 |  | 14.933 | 3 | 148
24603 - FLORA - PARQUE CENTRAL LOS ROBLES | M33 | No especificado | Mortero piso 9 , T3 | 2026-01-27 | 2026-02-24 | 28 | 10 | 16 | 160 |  | 15.733 | 3 | 160
24603 - FLORA - PARQUE CENTRAL LOS ROBLES | M33 | No especificado | Mortero piso 9 , T3 | 2026-01-27 | 2026-02-24 | 28 | 10 | 15.9 | 159 |  | 15.733 | 3 | 159
24603 - FLORA - PARQUE CENTRAL LOS ROBLES | M33 | No especificado | Mortero piso 9 , T3 | 2026-01-27 | 2026-02-24 | 28 | 10 | 15.3 | 153 |  | 15.733 | 3 | 153
24603 - FLORA - PARQUE CENTRAL LOS ROBLES | G33 | No especificado | Grouting piso 9 , T3 | 2026-01-27 | 2026-02-24 | 28 | 10 | 16.5 | 165 |  | 16.233 | 3 | 165
24603 - FLORA - PARQUE CENTRAL LOS ROBLES | G33 | No especificado | Grouting piso 9 , T3 | 2026-01-27 | 2026-02-24 | 28 | 10 | 16.4 | 164 |  | 16.233 | 3 | 164
24603 - FLORA - PARQUE CENTRAL LOS ROBLES | G33 | No especificado | Grouting piso 9 , T3 | 2026-01-27 | 2026-02-24 | 28 | 10 | 15.8 | 158 |  | 16.233 | 3 | 158
24603 - FLORA - PARQUE CENTRAL LOS ROBLES | M36 | No especificado | Mortero piso 9 , T4 | 2026-01-30 | 2026-02-27 | 28 | 10 | 14.7 | 147 |  | 14.833 | 3 | 147
24603 - FLORA - PARQUE CENTRAL LOS ROBLES | M36 | No especificado | Mortero piso 9 , T4 | 2026-01-30 | 2026-02-27 | 28 | 10 | 15 | 150 |  | 14.833 | 3 | 150
24603 - FLORA - PARQUE CENTRAL LOS ROBLES | M36 | No especificado | Mortero piso 9 , T4 | 2026-01-30 | 2026-02-27 | 28 | 10 | 14.8 | 148 |  | 14.833 | 3 | 148
24603 - FLORA - PARQUE CENTRAL LOS ROBLES | G36 | No especificado | Grouting piso 9 , T4 | 2026-01-30 | 2026-02-27 | 28 | 10 | 15.9 | 159 |  | 15.833 | 3 | 159
24603 - FLORA - PARQUE CENTRAL LOS ROBLES | G36 | No especificado | Grouting piso 9 , T4 | 2026-01-30 | 2026-02-27 | 28 | 10 | 15.8 | 158 |  | 15.833 | 3 | 158
24603 - FLORA - PARQUE CENTRAL LOS ROBLES | G36 | No especificado | Grouting piso 9 , T4 | 2026-01-30 | 2026-02-27 | 28 | 10 | 15.8 | 158 |  | 15.833 | 3 | 158
24603 - FLORA - PARQUE CENTRAL LOS ROBLES | M35 | No especificado | Mortero piso 9 , T4 | 2026-01-29 | 2026-02-26 | 28 | 10 | 16.5 | 165 |  | 16.233 | 3 | 165
24603 - FLORA - PARQUE CENTRAL LOS ROBLES | M35 | No especificado | Mortero piso 9 , T4 | 2026-01-29 | 2026-02-26 | 28 | 10 | 16.2 | 162 |  | 16.233 | 3 | 162
24603 - FLORA - PARQUE CENTRAL LOS ROBLES | M35 | No especificado | Mortero piso 9 , T4 | 2026-01-29 | 2026-02-26 | 28 | 10 | 16 | 160 |  | 16.233 | 3 | 160
24603 - FLORA - PARQUE CENTRAL LOS ROBLES | G35 | No especificado | Grouting piso 9 , T4 | 2026-01-29 | 2026-02-26 | 28 | 10 | 16.9 | 169 |  | 16.767 | 3 | 169
24603 - FLORA - PARQUE CENTRAL LOS ROBLES | G35 | No especificado | Grouting piso 9 , T4 | 2026-01-29 | 2026-02-26 | 28 | 10 | 16.7 | 167 |  | 16.767 | 3 | 167
24603 - FLORA - PARQUE CENTRAL LOS ROBLES | G35 | No especificado | Grouting piso 9 , T4 | 2026-01-29 | 2026-02-26 | 28 | 10 | 16.7 | 167 |  | 16.767 | 3 | 167
24603 - FLORA - PARQUE CENTRAL LOS ROBLES | M - 31 | No especificado | Mortero piso 8 - T4 | 2026-01-24 | 2026-02-21 | 28 | 10 | 14.6 | 146 |  | 14.4 | 3 | 146
24603 - FLORA - PARQUE CENTRAL LOS ROBLES | M - 31 | No especificado | Mortero piso 8 - T4 | 2026-01-24 | 2026-02-21 | 28 | 10 | 14 | 140 |  | 14.4 | 3 | 140
24603 - FLORA - PARQUE CENTRAL LOS ROBLES | M - 31 | No especificado | Mortero piso 8 - T4 | 2026-01-24 | 2026-02-21 | 28 | 10 | 14.6 | 146 |  | 14.4 | 3 | 146
24603 - FLORA - PARQUE CENTRAL LOS ROBLES | G - 31 | No especificado | Grouting piso 8 - T4 | 2026-01-24 | 2026-02-21 | 28 | 10 | 15.5 | 155 |  | 15.5 | 3 | 155
24603 - FLORA - PARQUE CENTRAL LOS ROBLES | G - 31 | No especificado | Grouting piso 8 - T4 | 2026-01-24 | 2026-02-21 | 28 | 10 | 15.6 | 156 |  | 15.5 | 3 | 156
24603 - FLORA - PARQUE CENTRAL LOS ROBLES | G - 31 | No especificado | Grouting piso 8 - T4 | 2026-01-24 | 2026-02-21 | 28 | 10 | 15.4 | 154 |  | 15.5 | 3 | 154
24603 - FLORA - PARQUE CENTRAL LOS ROBLES | M - 30 | No especificado | Mortero piso 8 - T3 | 2026-01-23 | 2026-02-20 | 28 | 10 | 16.5 | 165 |  | 16.3 | 3 | 165
24603 - FLORA - PARQUE CENTRAL LOS ROBLES | M - 30 | No especificado | Mortero piso 8 - T3 | 2026-01-23 | 2026-02-20 | 28 | 10 | 16 | 160 |  | 16.3 | 3 | 160
24603 - FLORA - PARQUE CENTRAL LOS ROBLES | M - 30 | No especificado | Mortero piso 8 - T3 | 2026-01-23 | 2026-02-20 | 28 | 10 | 16.4 | 164 |  | 16.3 | 3 | 164
24603 - FLORA - PARQUE CENTRAL LOS ROBLES | G - 30 | No especificado | Grouting piso 8 - T3 | 2026-01-23 | 2026-02-20 | 28 | 10 | 15.9 | 159 |  | 16.2 | 3 | 159
24603 - FLORA - PARQUE CENTRAL LOS ROBLES | G - 30 | No especificado | Grouting piso 8 - T3 | 2026-01-23 | 2026-02-20 | 28 | 10 | 16.3 | 163 |  | 16.2 | 3 | 163
24603 - FLORA - PARQUE CENTRAL LOS ROBLES | G - 30 | No especificado | Grouting piso 8 - T3 | 2026-01-23 | 2026-02-20 | 28 | 10 | 16.4 | 164 |  | 16.2 | 3 | 164
24603 - FLORA - PARQUE CENTRAL LOS ROBLES | M - 29 | No especificado | Mortero piso 8 - T3 | 2026-01-22 | 2026-02-19 | 28 | 10 | 17.5 | 175 |  | 17.567 | 3 | 175
24603 - FLORA - PARQUE CENTRAL LOS ROBLES | M - 29 | No especificado | Mortero piso 8 - T3 | 2026-01-22 | 2026-02-19 | 28 | 10 | 17.3 | 173 |  | 17.567 | 3 | 173
24603 - FLORA - PARQUE CENTRAL LOS ROBLES | M - 29 | No especificado | Mortero piso 8 - T3 | 2026-01-22 | 2026-02-19 | 28 | 10 | 17.9 | 179 |  | 17.567 | 3 | 179
24603 - FLORA - PARQUE CENTRAL LOS ROBLES | G - 29 | No especificado | Grouting piso 8 - T3 | 2026-01-22 | 2026-02-19 | 28 | 10 | 14.1 | 141 |  | 14.2 | 3 | 141
24603 - FLORA - PARQUE CENTRAL LOS ROBLES | G - 29 | No especificado | Grouting piso 8 - T3 | 2026-01-22 | 2026-02-19 | 28 | 10 | 14.1 | 141 |  | 14.2 | 3 | 141
24603 - FLORA - PARQUE CENTRAL LOS ROBLES | G - 29 | No especificado | Grouting piso 8 - T3 | 2026-01-22 | 2026-02-19 | 28 | 10 | 14.4 | 144 |  | 14.2 | 3 | 144
24603 - FLORA - PARQUE CENTRAL LOS ROBLES | M - 28 | No especificado | Mortero piso 7 - T3 | 2026-01-21 | 2026-02-18 | 28 | 10 | 16.5 | 165 |  | 16.2 | 3 | 165
24603 - FLORA - PARQUE CENTRAL LOS ROBLES | M - 28 | No especificado | Mortero piso 7 - T3 | 2026-01-21 | 2026-02-18 | 28 | 10 | 16 | 160 |  | 16.2 | 3 | 160
24603 - FLORA - PARQUE CENTRAL LOS ROBLES | M - 28 | No especificado | Mortero piso 7 - T3 | 2026-01-21 | 2026-02-18 | 28 | 10 | 16.1 | 161 |  | 16.2 | 3 | 161
24603 - FLORA - PARQUE CENTRAL LOS ROBLES | G - 28 | No especificado | Grouting piso 7 - T3 | 2026-01-21 | 2026-02-18 | 28 | 10 | 15.5 | 155 |  | 15.2 | 3 | 155
24603 - FLORA - PARQUE CENTRAL LOS ROBLES | G - 28 | No especificado | Grouting piso 7 - T3 | 2026-01-21 | 2026-02-18 | 28 | 10 | 15 | 150 |  | 15.2 | 3 | 150
24603 - FLORA - PARQUE CENTRAL LOS ROBLES | G - 28 | No especificado | Grouting piso 7 - T3 | 2026-01-21 | 2026-02-18 | 28 | 10 | 15.1 | 151 |  | 15.2 | 3 | 151
24603 - FLORA - PARQUE CENTRAL LOS ROBLES | M - 32 | No especificado | Mortero piso 8 - T4 | 2026-01-26 | 2026-02-23 | 28 | 10 | 16.5 | 165 |  | 16.2 | 3 | 165
24603 - FLORA - PARQUE CENTRAL LOS ROBLES | M - 32 | No especificado | Mortero piso 8 - T4 | 2026-01-26 | 2026-02-23 | 28 | 10 | 15.9 | 159 |  | 16.2 | 3 | 159
24603 - FLORA - PARQUE CENTRAL LOS ROBLES | M - 32 | No especificado | Mortero piso 8 - T4 | 2026-01-26 | 2026-02-23 | 28 | 10 | 16.2 | 162 |  | 16.2 | 3 | 162
24603 - FLORA - PARQUE CENTRAL LOS ROBLES | G - 32 | No especificado | Grouting piso 8 - T4 | 2026-01-26 | 2026-02-23 | 28 | 10 | 15.9 | 159 |  | 15.967 | 3 | 159
24603 - FLORA - PARQUE CENTRAL LOS ROBLES | G - 32 | No especificado | Grouting piso 8 - T4 | 2026-01-26 | 2026-02-23 | 28 | 10 | 15.9 | 159 |  | 15.967 | 3 | 159
24603 - FLORA - PARQUE CENTRAL LOS ROBLES | G - 32 | No especificado | Grouting piso 8 - T4 | 2026-01-26 | 2026-02-23 | 28 | 10 | 16.1 | 161 |  | 15.967 | 3 | 161
24603 - FLORA - PARQUE CENTRAL LOS ROBLES | G25 | No especificado | Grouting P7 , T4 | 2026-01-17 | 2026-02-14 | 28 | 10 | 14.9 | 149 |  | 14.5 | 3 | 149
24603 - FLORA - PARQUE CENTRAL LOS ROBLES | G25 | No especificado | Grouting P7 , T4 | 2026-01-17 | 2026-02-14 | 28 | 10 | 14.5 | 145 |  | 14.5 | 3 | 145
24603 - FLORA - PARQUE CENTRAL LOS ROBLES | G25 | No especificado | Grouting P7 , T4 | 2026-01-17 | 2026-02-14 | 28 | 10 | 14.1 | 141 |  | 14.5 | 3 | 141
24603 - FLORA - PARQUE CENTRAL LOS ROBLES | M25 | No especificado | Mortero P7 , T4 | 2026-01-17 | 2026-02-14 | 28 | 10 | 14.4 | 144 |  | 14.8 | 3 | 144
24603 - FLORA - PARQUE CENTRAL LOS ROBLES | M25 | No especificado | Mortero P7 , T4 | 2026-01-17 | 2026-02-14 | 28 | 10 | 15.1 | 151 |  | 14.8 | 3 | 151
24603 - FLORA - PARQUE CENTRAL LOS ROBLES | M25 | No especificado | Mortero P7 , T4 | 2026-01-17 | 2026-02-14 | 28 | 10 | 14.9 | 149 |  | 14.8 | 3 | 149
24603 - FLORA - PARQUE CENTRAL LOS ROBLES | G - 26 | No especificado | Grouting P7, T4 | 2026-01-19 | 2026-02-16 | 28 | 10 | 15.6 | 156 |  | 15.633 | 3 | 156
24603 - FLORA - PARQUE CENTRAL LOS ROBLES | G - 26 | No especificado | Grouting P7, T4 | 2026-01-19 | 2026-02-16 | 28 | 10 | 15.6 | 156 |  | 15.633 | 3 | 156
24603 - FLORA - PARQUE CENTRAL LOS ROBLES | G - 26 | No especificado | Grouting P7, T4 | 2026-01-19 | 2026-02-16 | 28 | 10 | 15.7 | 157 |  | 15.633 | 3 | 157
24603 - FLORA - PARQUE CENTRAL LOS ROBLES | M - 26 | No especificado | Mortero P 7 - T4 | 2026-01-19 | 2026-02-16 | 28 | 10 | 12.5 | 125 |  | 12.667 | 3 | 125
24603 - FLORA - PARQUE CENTRAL LOS ROBLES | M - 26 | No especificado | Mortero P 7 - T4 | 2026-01-19 | 2026-02-16 | 28 | 10 | 12.6 | 126 |  | 12.667 | 3 | 126
24603 - FLORA - PARQUE CENTRAL LOS ROBLES | M - 26 | No especificado | Mortero P 7 - T4 | 2026-01-19 | 2026-02-16 | 28 | 10 | 12.9 | 129 |  | 12.667 | 3 | 129
24603 - FLORA - PARQUE CENTRAL LOS ROBLES | M - 27 | No especificado | Mortero P7 - T3 | 2026-01-20 | 2026-02-17 | 28 | 10 | 15.8 | 158 |  | 16.067 | 3 | 158
24603 - FLORA - PARQUE CENTRAL LOS ROBLES | M - 27 | No especificado | Mortero P7 - T3 | 2026-01-20 | 2026-02-17 | 28 | 10 | 16.5 | 165 |  | 16.067 | 3 | 165
24603 - FLORA - PARQUE CENTRAL LOS ROBLES | M - 27 | No especificado | Mortero P7 - T3 | 2026-01-20 | 2026-02-17 | 28 | 10 | 15.9 | 159 |  | 16.067 | 3 | 159
24603 - FLORA - PARQUE CENTRAL LOS ROBLES | G - 27 | No especificado | Grouting P7 - T3 | 2026-01-20 | 2026-02-17 | 28 | 10 | 16.4 | 164 |  | 16.3 | 3 | 164
24603 - FLORA - PARQUE CENTRAL LOS ROBLES | G - 27 | No especificado | Grouting P7 - T3 | 2026-01-20 | 2026-02-17 | 28 | 10 | 16.5 | 165 |  | 16.3 | 3 | 165
24603 - FLORA - PARQUE CENTRAL LOS ROBLES | G - 27 | No especificado | Grouting P7 - T3 | 2026-01-20 | 2026-02-17 | 28 | 10 | 16 | 160 |  | 16.3 | 3 | 160
24603 - FLORA - PARQUE CENTRAL LOS ROBLES | G - 24 | No especificado | Grouting piso 6 - T3 | 2026-01-14 | 2026-02-11 | 28 | 10 | 15.2 | 152 |  | 14.933 | 3 | 152
24603 - FLORA - PARQUE CENTRAL LOS ROBLES | G - 24 | No especificado | Grouting piso 6 - T3 | 2026-01-14 | 2026-02-11 | 28 | 10 | 14.9 | 149 |  | 14.933 | 3 | 149
24603 - FLORA - PARQUE CENTRAL LOS ROBLES | G - 24 | No especificado | Grouting piso 6 - T3 | 2026-01-14 | 2026-02-11 | 28 | 10 | 14.7 | 147 |  | 14.933 | 3 | 147
24603 - FLORA - PARQUE CENTRAL LOS ROBLES | M - 24 | No especificado | Mortero piso 6 - T3 | 2026-01-14 | 2026-02-11 | 28 | 10 | 11.6 | 116 |  | 11.767 | 3 | 116
24603 - FLORA - PARQUE CENTRAL LOS ROBLES | M - 24 | No especificado | Mortero piso 6 - T3 | 2026-01-14 | 2026-02-11 | 28 | 10 | 11.7 | 117 |  | 11.767 | 3 | 117
24603 - FLORA - PARQUE CENTRAL LOS ROBLES | M - 24 | No especificado | Mortero piso 6 - T3 | 2026-01-14 | 2026-02-11 | 28 | 10 | 12 | 120 |  | 11.767 | 3 | 120
24603 - FLORA - PARQUE CENTRAL LOS ROBLES | G - 22 | No especificado | Grouting piso 6 T4 | 2025-12-01 | 2025-12-29 | 28 | 10 | 17.6 | 176 |  | 17.733 | 3 | 176
24603 - FLORA - PARQUE CENTRAL LOS ROBLES | G - 22 | No especificado | Grouting piso 6 T4 | 2025-12-01 | 2025-12-29 | 28 | 10 | 17.7 | 177 |  | 17.733 | 3 | 177
24603 - FLORA - PARQUE CENTRAL LOS ROBLES | G - 22 | No especificado | Grouting piso 6 T4 | 2025-12-01 | 2025-12-29 | 28 | 10 | 17.9 | 179 |  | 17.733 | 3 | 179
24603 - FLORA - PARQUE CENTRAL LOS ROBLES | G - 21 | No especificado | Grouting piso 6 T4 | 2025-11-28 | 2025-12-26 | 28 | 10 | 15.9 | 159 |  | 16.233 | 3 | 159
24603 - FLORA - PARQUE CENTRAL LOS ROBLES | G - 21 | No especificado | Grouting piso 6 T4 | 2025-11-28 | 2025-12-26 | 28 | 10 | 16.3 | 163 |  | 16.233 | 3 | 163
24603 - FLORA - PARQUE CENTRAL LOS ROBLES | G - 21 | No especificado | Grouting piso 6 T4 | 2025-11-28 | 2025-12-26 | 28 | 10 | 16.5 | 165 |  | 16.233 | 3 | 165
24603 - FLORA - PARQUE CENTRAL LOS ROBLES | M - 22 | No especificado | Mortero piso 6 T4 | 2025-11-29 | 2025-12-27 | 28 | 10 | 16.7 | 167 |  | 16.567 | 3 | 167
24603 - FLORA - PARQUE CENTRAL LOS ROBLES | M - 22 | No especificado | Mortero piso 6 T4 | 2025-11-29 | 2025-12-27 | 28 | 10 | 16.6 | 166 |  | 16.567 | 3 | 166
24603 - FLORA - PARQUE CENTRAL LOS ROBLES | M - 22 | No especificado | Mortero piso 6 T4 | 2025-11-29 | 2025-12-27 | 28 | 10 | 16.4 | 164 |  | 16.567 | 3 | 164
24603 - FLORA - PARQUE CENTRAL LOS ROBLES | M - 21 | No especificado | Mortero piso 6 T4 | 2025-11-27 | 2025-12-25 | 28 | 10 | 15.2 | 152 |  | 15.467 | 3 | 152
24603 - FLORA - PARQUE CENTRAL LOS ROBLES | M - 21 | No especificado | Mortero piso 6 T4 | 2025-11-27 | 2025-12-25 | 28 | 10 | 15.7 | 157 |  | 15.467 | 3 | 157
24603 - FLORA - PARQUE CENTRAL LOS ROBLES | M - 21 | No especificado | Mortero piso 6 T4 | 2025-11-27 | 2025-12-25 | 28 | 10 | 15.5 | 155 |  | 15.467 | 3 | 155
24603 - FLORA - PARQUE CENTRAL LOS ROBLES | G - 20 | No especificado | Grouting piso ST3 | 2025-11-25 | 2025-12-23 | 28 | 10 | 15.4 | 154 |  | 15.433 | 3 | 154
24603 - FLORA - PARQUE CENTRAL LOS ROBLES | G - 20 | No especificado | Grouting piso ST3 | 2025-11-25 | 2025-12-23 | 28 | 10 | 15.3 | 153 |  | 15.433 | 3 | 153
24603 - FLORA - PARQUE CENTRAL LOS ROBLES | G - 20 | No especificado | Grouting piso ST3 | 2025-11-25 | 2025-12-23 | 28 | 10 | 15.6 | 156 |  | 15.433 | 3 | 156
24603 - FLORA - PARQUE CENTRAL LOS ROBLES | G - 19 | No especificado | Grouting piso ST3 | 2025-11-22 | 2025-12-20 | 28 | 10 | 16.4 | 164 |  | 16.133 | 3 | 164
24603 - FLORA - PARQUE CENTRAL LOS ROBLES | G - 19 | No especificado | Grouting piso ST3 | 2025-11-22 | 2025-12-20 | 28 | 10 | 16.1 | 161 |  | 16.133 | 3 | 161
24603 - FLORA - PARQUE CENTRAL LOS ROBLES | G - 19 | No especificado | Grouting piso ST3 | 2025-11-22 | 2025-12-20 | 28 | 10 | 15.9 | 159 |  | 16.133 | 3 | 159
24603 - FLORA - PARQUE CENTRAL LOS ROBLES | G - 18 | No especificado | Grouting piso ST4 | 2025-11-21 | 2025-12-19 | 28 | 10 | 15.8 | 158 |  | 15.8 | 3 | 158
24603 - FLORA - PARQUE CENTRAL LOS ROBLES | G - 18 | No especificado | Grouting piso ST4 | 2025-11-21 | 2025-12-19 | 28 | 10 | 15.7 | 157 |  | 15.8 | 3 | 157
24603 - FLORA - PARQUE CENTRAL LOS ROBLES | G - 18 | No especificado | Grouting piso ST4 | 2025-11-21 | 2025-12-19 | 28 | 10 | 15.9 | 159 |  | 15.8 | 3 | 159
24603 - FLORA - PARQUE CENTRAL LOS ROBLES | G - 17 | No especificado | Grouting piso ST4 | 2025-11-18 | 2025-12-16 | 28 | 10 | 14.3 | 143 |  | 14.6 | 3 | 143
24603 - FLORA - PARQUE CENTRAL LOS ROBLES | G - 17 | No especificado | Grouting piso ST4 | 2025-11-18 | 2025-12-16 | 28 | 10 | 14.8 | 148 |  | 14.6 | 3 | 148
24603 - FLORA - PARQUE CENTRAL LOS ROBLES | G - 17 | No especificado | Grouting piso ST4 | 2025-11-18 | 2025-12-16 | 28 | 10 | 14.7 | 147 |  | 14.6 | 3 | 147
24603 - FLORA - PARQUE CENTRAL LOS ROBLES | M - 20 | No especificado | Mortero piso 5 T3 | 2025-11-26 | 2025-12-24 | 28 | 10 | 15.8 | 158 |  | 15.7 | 3 | 158
24603 - FLORA - PARQUE CENTRAL LOS ROBLES | M - 20 | No especificado | Mortero piso 5 T3 | 2025-11-26 | 2025-12-24 | 28 | 10 | 15.9 | 159 |  | 15.7 | 3 | 159
24603 - FLORA - PARQUE CENTRAL LOS ROBLES | M - 20 | No especificado | Mortero piso 5 T3 | 2025-11-26 | 2025-12-24 | 28 | 10 | 15.4 | 154 |  | 15.7 | 3 | 154
24603 - FLORA - PARQUE CENTRAL LOS ROBLES | M - 19 | No especificado | Mortero piso 5 T3 | 2025-11-24 | 2025-12-22 | 28 | 10 | 15.2 | 152 |  | 15.167 | 3 | 152
24603 - FLORA - PARQUE CENTRAL LOS ROBLES | M - 19 | No especificado | Mortero piso 5 T3 | 2025-11-24 | 2025-12-22 | 28 | 10 | 15.5 | 155 |  | 15.167 | 3 | 155
24603 - FLORA - PARQUE CENTRAL LOS ROBLES | M - 19 | No especificado | Mortero piso 5 T3 | 2025-11-24 | 2025-12-22 | 28 | 10 | 14.8 | 148 |  | 15.167 | 3 | 148
24603 - FLORA - PARQUE CENTRAL LOS ROBLES | M - 18 | No especificado | Mortero piso 5 T4 | 2025-11-19 | 2025-12-17 | 28 | 10 | 16.5 | 165 |  | 16.2 | 3 | 165
24603 - FLORA - PARQUE CENTRAL LOS ROBLES | M - 18 | No especificado | Mortero piso 5 T4 | 2025-11-19 | 2025-12-17 | 28 | 10 | 15.9 | 159 |  | 16.2 | 3 | 159
24603 - FLORA - PARQUE CENTRAL LOS ROBLES | M - 18 | No especificado | Mortero piso 5 T4 | 2025-11-19 | 2025-12-17 | 28 | 10 | 16.2 | 162 |  | 16.2 | 3 | 162
24603 - FLORA - PARQUE CENTRAL LOS ROBLES | M - 17 | No especificado | Mortero piso 5 T4 | 2025-11-18 | 2025-12-16 | 28 | 10 | 16.5 | 165 |  | 16.333 | 3 | 165
24603 - FLORA - PARQUE CENTRAL LOS ROBLES | M - 17 | No especificado | Mortero piso 5 T4 | 2025-11-18 | 2025-12-16 | 28 | 10 | 16.3 | 163 |  | 16.333 | 3 | 163
24603 - FLORA - PARQUE CENTRAL LOS ROBLES | M - 17 | No especificado | Mortero piso 5 T4 | 2025-11-18 | 2025-12-16 | 28 | 10 | 16.2 | 162 |  | 16.333 | 3 | 162
24603 - FLORA - PARQUE CENTRAL LOS ROBLES | M - 16 | No especificado | Mortero piso 4 torre 4 | 2025-11-15 | 2025-12-13 | 28 | 10 | 16.4 | 164 |  | 16.433 | 3 | 164
24603 - FLORA - PARQUE CENTRAL LOS ROBLES | M - 16 | No especificado | Mortero piso 4 torre 4 | 2025-11-15 | 2025-12-13 | 28 | 10 | 16.3 | 163 |  | 16.433 | 3 | 163
24603 - FLORA - PARQUE CENTRAL LOS ROBLES | M - 16 | No especificado | Mortero piso 4 torre 4 | 2025-11-15 | 2025-12-13 | 28 | 10 | 16.6 | 166 |  | 16.433 | 3 | 166
24603 - FLORA - PARQUE CENTRAL LOS ROBLES | M - 15 | No especificado | Mortero piso 4 torre 4 | 2025-11-14 | 2025-12-12 | 28 | 10 | 15.5 | 155 |  | 15.167 | 3 | 155
24603 - FLORA - PARQUE CENTRAL LOS ROBLES | M - 15 | No especificado | Mortero piso 4 torre 4 | 2025-11-14 | 2025-12-12 | 28 | 10 | 15.2 | 152 |  | 15.167 | 3 | 152
24603 - FLORA - PARQUE CENTRAL LOS ROBLES | M - 15 | No especificado | Mortero piso 4 torre 4 | 2025-11-14 | 2025-12-12 | 28 | 10 | 14.8 | 148 |  | 15.167 | 3 | 148
24603 - FLORA - PARQUE CENTRAL LOS ROBLES | M - 14 | No especificado | Mortero piso 4 torre 3 | 2025-11-13 | 2025-12-11 | 28 | 10 | 13.6 | 136 |  | 13.567 | 3 | 136
24603 - FLORA - PARQUE CENTRAL LOS ROBLES | M - 14 | No especificado | Mortero piso 4 torre 3 | 2025-11-13 | 2025-12-11 | 28 | 10 | 13.5 | 135 |  | 13.567 | 3 | 135
24603 - FLORA - PARQUE CENTRAL LOS ROBLES | M - 14 | No especificado | Mortero piso 4 torre 3 | 2025-11-13 | 2025-12-11 | 28 | 10 | 13.6 | 136 |  | 13.567 | 3 | 136
24603 - FLORA - PARQUE CENTRAL LOS ROBLES | M - 13 | No especificado | Mortero piso 4 torre 3 | 2025-11-12 | 2025-12-10 | 28 | 10 | 15.3 | 153 |  | 15.567 | 3 | 153
24603 - FLORA - PARQUE CENTRAL LOS ROBLES | M - 13 | No especificado | Mortero piso 4 torre 3 | 2025-11-12 | 2025-12-10 | 28 | 10 | 15.5 | 155 |  | 15.567 | 3 | 155
24603 - FLORA - PARQUE CENTRAL LOS ROBLES | M - 13 | No especificado | Mortero piso 4 torre 3 | 2025-11-12 | 2025-12-10 | 28 | 10 | 15.9 | 159 |  | 15.567 | 3 | 159
24603 - FLORA - PARQUE CENTRAL LOS ROBLES | M - 11 | No especificado | Mortero piso 3 torre 4 | 2025-11-08 | 2025-12-06 | 28 | 10 | 16.2 | 162 |  | 16.067 | 3 | 162
24603 - FLORA - PARQUE CENTRAL LOS ROBLES | M - 11 | No especificado | Mortero piso 3 torre 4 | 2025-11-08 | 2025-12-06 | 28 | 10 | 15.9 | 159 |  | 16.067 | 3 | 159
24603 - FLORA - PARQUE CENTRAL LOS ROBLES | M - 11 | No especificado | Mortero piso 3 torre 4 | 2025-11-08 | 2025-12-06 | 28 | 10 | 16.1 | 161 |  | 16.067 | 3 | 161
24603 - FLORA - PARQUE CENTRAL LOS ROBLES | M - 12 | No especificado | Mortero piso 3 torre 4 | 2025-11-11 | 2025-12-09 | 28 | 10 | 15.4 | 154 |  | 15.367 | 3 | 154
24603 - FLORA - PARQUE CENTRAL LOS ROBLES | M - 12 | No especificado | Mortero piso 3 torre 4 | 2025-11-11 | 2025-12-09 | 28 | 10 | 15.6 | 156 |  | 15.367 | 3 | 156
24603 - FLORA - PARQUE CENTRAL LOS ROBLES | M - 12 | No especificado | Mortero piso 3 torre 4 | 2025-11-11 | 2025-12-09 | 28 | 10 | 15.1 | 151 |  | 15.367 | 3 | 151
24603 - FLORA - PARQUE CENTRAL LOS ROBLES | M - 10 | No especificado | Mortero piso 3 torre 3 | 2025-11-08 | 2025-12-06 | 28 | 10 | 16.1 | 161 |  | 15.667 | 3 | 161
24603 - FLORA - PARQUE CENTRAL LOS ROBLES | M - 10 | No especificado | Mortero piso 3 torre 3 | 2025-11-08 | 2025-12-06 | 28 | 10 | 15.5 | 155 |  | 15.667 | 3 | 155
24603 - FLORA - PARQUE CENTRAL LOS ROBLES | M - 10 | No especificado | Mortero piso 3 torre 3 | 2025-11-08 | 2025-12-06 | 28 | 10 | 15.4 | 154 |  | 15.667 | 3 | 154
24603 - FLORA - PARQUE CENTRAL LOS ROBLES | M - 09 | No especificado | Mortero piso 3 torre 3 | 2025-11-06 | 2025-12-04 | 28 | 10 | 17.8 | 178 |  | 17.333 | 3 | 178
24603 - FLORA - PARQUE CENTRAL LOS ROBLES | M - 09 | No especificado | Mortero piso 3 torre 3 | 2025-11-06 | 2025-12-04 | 28 | 10 | 17 | 170 |  | 17.333 | 3 | 170
24603 - FLORA - PARQUE CENTRAL LOS ROBLES | M - 09 | No especificado | Mortero piso 3 torre 3 | 2025-11-06 | 2025-12-04 | 28 | 10 | 17.2 | 172 |  | 17.333 | 3 | 172
24603 - FLORA - PARQUE CENTRAL LOS ROBLES | G-16 | No especificado | Grouting piso 4 torre 4 | 2025-11-15 | 2025-12-13 | 28 | 10 | 13.2 | 132 |  | 13.3 | 3 | 132
24603 - FLORA - PARQUE CENTRAL LOS ROBLES | G-16 | No especificado | Grouting piso 4 torre 4 | 2025-11-15 | 2025-12-13 | 28 | 10 | 12.8 | 128 |  | 13.3 | 3 | 128
24603 - FLORA - PARQUE CENTRAL LOS ROBLES | G-16 | No especificado | Grouting piso 4 torre 4 | 2025-11-15 | 2025-12-13 | 28 | 10 | 13.9 | 139 |  | 13.3 | 3 | 139
24603 - FLORA - PARQUE CENTRAL LOS ROBLES | G-15 | No especificado | Grouting piso 4 torre 4 | 2025-11-14 | 2025-12-12 | 28 | 10 | 14.6 | 146 |  | 14.4 | 3 | 146
24603 - FLORA - PARQUE CENTRAL LOS ROBLES | G-15 | No especificado | Grouting piso 4 torre 4 | 2025-11-14 | 2025-12-12 | 28 | 10 | 14.7 | 147 |  | 14.4 | 3 | 147
24603 - FLORA - PARQUE CENTRAL LOS ROBLES | G-15 | No especificado | Grouting piso 4 torre 4 | 2025-11-14 | 2025-12-12 | 28 | 10 | 13.9 | 139 |  | 14.4 | 3 | 139
24603 - FLORA - PARQUE CENTRAL LOS ROBLES | G-14 | No especificado | Grouting piso 4 torre 3 | 2025-11-13 | 2025-12-11 | 28 | 10 | 15.5 | 155 |  | 15.6 | 3 | 155
24603 - FLORA - PARQUE CENTRAL LOS ROBLES | G-14 | No especificado | Grouting piso 4 torre 3 | 2025-11-13 | 2025-12-11 | 28 | 10 | 15.8 | 158 |  | 15.6 | 3 | 158
24603 - FLORA - PARQUE CENTRAL LOS ROBLES | G-14 | No especificado | Grouting piso 4 torre 3 | 2025-11-13 | 2025-12-11 | 28 | 10 | 15.5 | 155 |  | 15.6 | 3 | 155
24603 - FLORA - PARQUE CENTRAL LOS ROBLES | G-13 | No especificado | Grouting piso 4 torre 3 | 2025-11-12 | 2025-12-10 | 28 | 10 | 16.5 | 165 |  | 16.633 | 3 | 165
24603 - FLORA - PARQUE CENTRAL LOS ROBLES | G-13 | No especificado | Grouting piso 4 torre 3 | 2025-11-12 | 2025-12-10 | 28 | 10 | 16.4 | 164 |  | 16.633 | 3 | 164
24603 - FLORA - PARQUE CENTRAL LOS ROBLES | G-13 | No especificado | Grouting piso 4 torre 3 | 2025-11-12 | 2025-12-10 | 28 | 10 | 17 | 170 |  | 16.633 | 3 | 170
24603 - FLORA - PARQUE CENTRAL LOS ROBLES | G-10 | No especificado | Grouting piso 3 torre 3 | 2025-11-08 | 2025-12-06 | 28 | 10 | 15.1 | 151 |  | 15.533 | 3 | 151
24603 - FLORA - PARQUE CENTRAL LOS ROBLES | G-10 | No especificado | Grouting piso 3 torre 3 | 2025-11-08 | 2025-12-06 | 28 | 10 | 15.6 | 156 |  | 15.533 | 3 | 156
24603 - FLORA - PARQUE CENTRAL LOS ROBLES | G-10 | No especificado | Grouting piso 3 torre 3 | 2025-11-08 | 2025-12-06 | 28 | 10 | 15.9 | 159 |  | 15.533 | 3 | 159
24603 - FLORA - PARQUE CENTRAL LOS ROBLES | G - 12 | No especificado | Grouting piso 3 torre 4 | 2025-11-11 | 2025-12-09 | 28 | 10 | 16.4 | 164 |  | 16.367 | 3 | 164
24603 - FLORA - PARQUE CENTRAL LOS ROBLES | G - 12 | No especificado | Grouting piso 3 torre 4 | 2025-11-11 | 2025-12-09 | 28 | 10 | 16.5 | 165 |  | 16.367 | 3 | 165
24603 - FLORA - PARQUE CENTRAL LOS ROBLES | G - 12 | No especificado | Grouting piso 3 torre 4 | 2025-11-11 | 2025-12-09 | 28 | 10 | 16.2 | 162 |  | 16.367 | 3 | 162
24603 - FLORA - PARQUE CENTRAL LOS ROBLES | G - 11 | No especificado | Grouting piso 3 torre 4 | 2025-11-10 | 2025-12-08 | 28 | 10 | 15.7 | 157 |  | 15.433 | 3 | 157
24603 - FLORA - PARQUE CENTRAL LOS ROBLES | G - 11 | No especificado | Grouting piso 3 torre 4 | 2025-11-10 | 2025-12-08 | 28 | 10 | 15.3 | 153 |  | 15.433 | 3 | 153
24603 - FLORA - PARQUE CENTRAL LOS ROBLES | G - 11 | No especificado | Grouting piso 3 torre 4 | 2025-11-10 | 2025-12-08 | 28 | 10 | 15.3 | 153 |  | 15.433 | 3 | 153
24603 - FLORA - PARQUE CENTRAL LOS ROBLES | G - 09 | No especificado | Grouting piso 3 torre 3 | 2025-11-06 | 2025-12-04 | 28 | 10 | 13.6 | 136 |  | 13.767 | 3 | 136
24603 - FLORA - PARQUE CENTRAL LOS ROBLES | G - 09 | No especificado | Grouting piso 3 torre 3 | 2025-11-06 | 2025-12-04 | 28 | 10 | 13.6 | 136 |  | 13.767 | 3 | 136
24603 - FLORA - PARQUE CENTRAL LOS ROBLES | G - 09 | No especificado | Grouting piso 3 torre 3 | 2025-11-06 | 2025-12-04 | 28 | 10 | 14.1 | 141 |  | 13.767 | 3 | 141
24603 - FLORA - PARQUE CENTRAL LOS ROBLES | G - 08 | No especificado | Grouting piso 2 torre 4 | 2025-10-31 | 2025-11-28 | 28 | 10 | 15.3 | 153 |  | 15.2 | 3 | 153
24603 - FLORA - PARQUE CENTRAL LOS ROBLES | G - 08 | No especificado | Grouting piso 2 torre 4 | 2025-10-31 | 2025-11-28 | 28 | 10 | 15.2 | 152 |  | 15.2 | 3 | 152
24603 - FLORA - PARQUE CENTRAL LOS ROBLES | G - 08 | No especificado | Grouting piso 2 torre 4 | 2025-10-31 | 2025-11-28 | 28 | 10 | 15.1 | 151 |  | 15.2 | 3 | 151
24603 - FLORA - PARQUE CENTRAL LOS ROBLES | G - 07 | No especificado | Grouting piso 2 torre 4 | 2025-10-24 | 2025-11-21 | 28 | 10 | 14.2 | 142 |  | 13.967 | 3 | 142
24603 - FLORA - PARQUE CENTRAL LOS ROBLES | G - 07 | No especificado | Grouting piso 2 torre 4 | 2025-10-24 | 2025-11-21 | 28 | 10 | 13.7 | 137 |  | 13.967 | 3 | 137
24603 - FLORA - PARQUE CENTRAL LOS ROBLES | G - 07 | No especificado | Grouting piso 2 torre 4 | 2025-10-24 | 2025-11-21 | 28 | 10 | 14 | 140 |  | 13.967 | 3 | 140
24603 - FLORA - PARQUE CENTRAL LOS ROBLES | G - 06 | No especificado | Grouting piso 2 torre 3 | 2025-10-21 | 2025-11-18 | 28 | 10 | 15.9 | 159 |  | 15.733 | 3 | 159
24603 - FLORA - PARQUE CENTRAL LOS ROBLES | G - 06 | No especificado | Grouting piso 2 torre 3 | 2025-10-21 | 2025-11-18 | 28 | 10 | 15.5 | 155 |  | 15.733 | 3 | 155
24603 - FLORA - PARQUE CENTRAL LOS ROBLES | G - 06 | No especificado | Grouting piso 2 torre 3 | 2025-10-21 | 2025-11-18 | 28 | 10 | 15.8 | 158 |  | 15.733 | 3 | 158
24603 - FLORA - PARQUE CENTRAL LOS ROBLES | G - 05 | No especificado | Grouting piso 2 torre 3 | 2025-10-16 | 2025-11-13 | 28 | 10 | 15.8 | 158 |  | 15.533 | 3 | 158
24603 - FLORA - PARQUE CENTRAL LOS ROBLES | G - 05 | No especificado | Grouting piso 2 torre 3 | 2025-10-16 | 2025-11-13 | 28 | 10 | 15.2 | 152 |  | 15.533 | 3 | 152
24603 - FLORA - PARQUE CENTRAL LOS ROBLES | G - 05 | No especificado | Grouting piso 2 torre 3 | 2025-10-16 | 2025-11-13 | 28 | 10 | 15.6 | 156 |  | 15.533 | 3 | 156
24603 - FLORA - PARQUE CENTRAL LOS ROBLES | M - 08 | No Especificado | Mortero piso 2 torre 4 | 2025-10-31 | 2025-11-28 | 28 | 10 | 15.4 | 154 |  | 15.1 | 3 | 154
24603 - FLORA - PARQUE CENTRAL LOS ROBLES | M - 08 | No Especificado | Mortero piso 2 torre 4 | 2025-10-31 | 2025-11-28 | 28 | 10 | 14.8 | 148 |  | 15.1 | 3 | 148
24603 - FLORA - PARQUE CENTRAL LOS ROBLES | M - 08 | No Especificado | Mortero piso 2 torre 4 | 2025-10-31 | 2025-11-28 | 28 | 10 | 15.1 | 151 |  | 15.1 | 3 | 151
24603 - FLORA - PARQUE CENTRAL LOS ROBLES | M - 07 | No Especificado | Mortero piso 2 torre 4 | 2025-10-23 | 2025-11-20 | 28 | 10 | 16.1 | 161 |  | 16.1 | 3 | 161
24603 - FLORA - PARQUE CENTRAL LOS ROBLES | M - 07 | No Especificado | Mortero piso 2 torre 4 | 2025-10-23 | 2025-11-20 | 28 | 10 | 16.4 | 164 |  | 16.1 | 3 | 164
24603 - FLORA - PARQUE CENTRAL LOS ROBLES | M - 07 | No Especificado | Mortero piso 2 torre 4 | 2025-10-23 | 2025-11-20 | 28 | 10 | 15.8 | 158 |  | 16.1 | 3 | 158
24603 - FLORA - PARQUE CENTRAL LOS ROBLES | M - 06 | No Especificado | Mortero piso 2 torre 3 | 2025-10-18 | 2025-11-15 | 28 | 10 | 15.3 | 153 |  | 15.033 | 3 | 153
24603 - FLORA - PARQUE CENTRAL LOS ROBLES | M - 06 | No Especificado | Mortero piso 2 torre 3 | 2025-10-18 | 2025-11-15 | 28 | 10 | 15 | 150 |  | 15.033 | 3 | 150
24603 - FLORA - PARQUE CENTRAL LOS ROBLES | M - 06 | No Especificado | Mortero piso 2 torre 3 | 2025-10-18 | 2025-11-15 | 28 | 10 | 14.8 | 148 |  | 15.033 | 3 | 148
24603 - FLORA - PARQUE CENTRAL LOS ROBLES | M - 05 | No Especificado | Mortero piso 2 torre 3 | 2025-10-16 | 2025-11-13 | 28 | 10 | 15.7 | 157 |  | 16.033 | 3 | 157
24603 - FLORA - PARQUE CENTRAL LOS ROBLES | M - 05 | No Especificado | Mortero piso 2 torre 3 | 2025-10-16 | 2025-11-13 | 28 | 10 | 16.3 | 163 |  | 16.033 | 3 | 163
24603 - FLORA - PARQUE CENTRAL LOS ROBLES | M - 05 | No Especificado | Mortero piso 2 torre 3 | 2025-10-16 | 2025-11-13 | 28 | 10 | 16.1 | 161 |  | 16.033 | 3 | 161
24603 - FLORA - PARQUE CENTRAL LOS ROBLES | G04 | No especificado | Grouting piso 1 torre 4 | 2025-10-07 | 2025-11-04 | 28 | 10 | 14.5 | 145 |  | 14.533 | 3 | 145
24603 - FLORA - PARQUE CENTRAL LOS ROBLES | G04 | No especificado | Grouting piso 1 torre 4 | 2025-10-07 | 2025-11-04 | 28 | 10 | 14.8 | 148 |  | 14.533 | 3 | 148
24603 - FLORA - PARQUE CENTRAL LOS ROBLES | G04 | No especificado | Grouting piso 1 torre 4 | 2025-10-07 | 2025-11-04 | 28 | 10 | 14.3 | 143 |  | 14.533 | 3 | 143
24603 - FLORA - PARQUE CENTRAL LOS ROBLES | G03 | No especificado | Grouting piso 1 torre 3 | 2025-10-04 | 2025-11-01 | 28 | 10 | 16.1 | 161 |  | 16.4 | 3 | 161
24603 - FLORA - PARQUE CENTRAL LOS ROBLES | G03 | No especificado | Grouting piso 1 torre 3 | 2025-10-04 | 2025-11-01 | 28 | 10 | 16.7 | 167 |  | 16.4 | 3 | 167
24603 - FLORA - PARQUE CENTRAL LOS ROBLES | G03 | No especificado | Grouting piso 1 torre 3 | 2025-10-04 | 2025-11-01 | 28 | 10 | 16.4 | 164 |  | 16.4 | 3 | 164
24603 - FLORA - PARQUE CENTRAL LOS ROBLES | M04 | No especificado | Mortero piso 1 torre 4 | 2025-10-07 | 2025-11-04 | 28 | 10 | 16.3 | 163 |  | 15.833 | 3 | 163
24603 - FLORA - PARQUE CENTRAL LOS ROBLES | M04 | No especificado | Mortero piso 1 torre 4 | 2025-10-07 | 2025-11-04 | 28 | 10 | 15.5 | 155 |  | 15.833 | 3 | 155
24603 - FLORA - PARQUE CENTRAL LOS ROBLES | M04 | No especificado | Mortero piso 1 torre 4 | 2025-10-07 | 2025-11-04 | 28 | 10 | 15.7 | 157 |  | 15.833 | 3 | 157
24603 - FLORA - PARQUE CENTRAL LOS ROBLES | G01 | No especificado | Mortero grouting piso 1 T3 | 2025-09-17 | 2025-10-15 | 28 | 10 | 15.6 | 156 |  | 15.233 | 3 | 156
24603 - FLORA - PARQUE CENTRAL LOS ROBLES | G01 | No especificado | Mortero grouting piso 1 T3 | 2025-09-17 | 2025-10-15 | 28 | 10 | 15 | 150 |  | 15.233 | 3 | 150
24603 - FLORA - PARQUE CENTRAL LOS ROBLES | G01 | No especificado | Mortero grouting piso 1 T3 | 2025-09-17 | 2025-10-15 | 28 | 10 | 15.1 | 151 |  | 15.233 | 3 | 151
24603 - FLORA - PARQUE CENTRAL LOS ROBLES | M02 | No especificado | Mortero piso 1 T3 | 2025-09-17 | 2025-10-15 | 28 | 10 | 15.2 | 152 |  | 15.033 | 3 | 152
24603 - FLORA - PARQUE CENTRAL LOS ROBLES | M02 | No especificado | Mortero piso 1 T3 | 2025-09-17 | 2025-10-15 | 28 | 10 | 15 | 150 |  | 15.033 | 3 | 150
24603 - FLORA - PARQUE CENTRAL LOS ROBLES | M02 | No especificado | Mortero piso 1 T3 | 2025-09-17 | 2025-10-15 | 28 | 10 | 14.9 | 149 |  | 15.033 | 3 | 149
24603 - FLORA - PARQUE CENTRAL LOS ROBLES | M-01 | No especificado | Mortero piso 1 torre 3 | 2025-09-10 | 2025-10-08 | 28 | 10 | 15.9 | 159 |  | 15.6 | 3 | 159
24603 - FLORA - PARQUE CENTRAL LOS ROBLES | M-01 | No especificado | Mortero piso 1 torre 3 | 2025-09-10 | 2025-10-08 | 28 | 10 | 15.3 | 153 |  | 15.6 | 3 | 153
24603 - FLORA - PARQUE CENTRAL LOS ROBLES | M-01 | No especificado | Mortero piso 1 torre 3 | 2025-09-10 | 2025-10-08 | 28 | 10 | 15.6 | 156 |  | 15.6 | 3 | 156
24603 - FLORA - PARQUE CENTRAL LOS ROBLES | M03 | No especificado | Mortero Piso 1 Torre 3 | 2025-09-27 | 2025-10-25 | 28 | 10 | 16.6 | 166 |  | 16.567 | 3 | 166
24603 - FLORA - PARQUE CENTRAL LOS ROBLES | M03 | No especificado | Mortero Piso 1 Torre 3 | 2025-09-27 | 2025-10-25 | 28 | 10 | 16.5 | 165 |  | 16.567 | 3 | 165
24603 - FLORA - PARQUE CENTRAL LOS ROBLES | M03 | No especificado | Mortero Piso 1 Torre 3 | 2025-09-27 | 2025-10-25 | 28 | 10 | 16.6 | 166 |  | 16.567 | 3 | 166
24603 - FLORA - PARQUE CENTRAL LOS ROBLES | G02 | No especificado | Mortero Grouting Piso 1 Torre 4 | 2025-09-27 | 2025-10-25 | 28 | 10 | 15.2 | 152 |  | 15.4 | 3 | 152
24603 - FLORA - PARQUE CENTRAL LOS ROBLES | G02 | No especificado | Mortero Grouting Piso 1 Torre 4 | 2025-09-27 | 2025-10-25 | 28 | 10 | 15.7 | 157 |  | 15.4 | 3 | 157
24603 - FLORA - PARQUE CENTRAL LOS ROBLES | G02 | No especificado | Mortero Grouting Piso 1 Torre 4 | 2025-09-27 | 2025-10-25 | 28 | 10 | 15.3 | 153 |  | 15.4 | 3 | 153
24603 - FLORA - PARQUE CENTRAL LOS ROBLES | M-23 - M-24 | No especificado | Mortero torre 3 piso 6 | 2025-12-23 | 2026-01-20 | 28 | 7.5 | 11.5 | 153.3 |  | 11.433 | 3 | 153.333
24603 - FLORA - PARQUE CENTRAL LOS ROBLES | M-23 - M-24 | No especificado | Mortero torre 3 piso 6 | 2025-12-23 | 2026-01-20 | 28 | 7.5 | 11.6 | 154.7 |  | 11.433 | 3 | 154.667
24603 - FLORA - PARQUE CENTRAL LOS ROBLES | M-23 - M-24 | No especificado | Mortero torre 3 piso 6 | 2025-12-23 | 2026-01-20 | 28 | 7.5 | 11.2 | 149.3 |  | 11.433 | 3 | 149.333
24603 - FLORA - PARQUE CENTRAL LOS ROBLES | M02 | No especificado | Mortero Piso 1 Torre 4 | 2025-09-17 | 2025-10-11 | 24 | 10 | 16.7 | 167 |  | 16.7 | 1 | 167
24603 - FLORA - PARQUE CENTRAL LOS ROBLES | M01 | No especificado | Mortero Piso 1 Torre 3 | 2025-09-10 | 2025-10-04 | 24 | 10 | 15.9 | 159 |  | 15.9 | 1 | 159
24603 - FLORA - PARQUE CENTRAL LOS ROBLES | M02 | No especificado | Mortero Piso 1 Torre 4 | 2025-09-17 | 2025-10-10 | 23 | 10 | 16.3 | 163 |  | 16.3 | 1 | 163
24603 - FLORA - PARQUE CENTRAL LOS ROBLES | M01 | No especificado | Mortero Piso 1 Torre 3 | 2025-09-10 | 2025-10-03 | 23 | 10 | 15.8 | 158 |  | 15.8 | 1 | 158
24603 - FLORA - PARQUE CENTRAL LOS ROBLES | G - 05 | No especificado | Grouting piso 2 torre 3 | 2025-10-16 | 2025-11-06 | 21 | 10 | 13.4 | 134 |  | 12.55 | 2 | 134
24603 - FLORA - PARQUE CENTRAL LOS ROBLES | G - 05 | No especificado | Grouting piso 2 torre 3 | 2025-10-16 | 2025-11-06 | 21 | 10 | 11.7 | 117 |  | 12.55 | 2 | 117
24603 - FLORA - PARQUE CENTRAL LOS ROBLES | M - 05 | No Especificado | Mortero piso 2 torre 3 | 2025-10-16 | 2025-11-06 | 21 | 10 | 14.4 | 144 |  | 14.05 | 2 | 144
24603 - FLORA - PARQUE CENTRAL LOS ROBLES | M - 05 | No Especificado | Mortero piso 2 torre 3 | 2025-10-16 | 2025-11-06 | 21 | 10 | 13.7 | 137 |  | 14.05 | 2 | 137
24603 - FLORA - PARQUE CENTRAL LOS ROBLES | M - 06 | No Especificado | Mortero piso 2 torre 3 | 2025-10-18 | 2025-11-06 | 19 | 10 | 13.6 | 136 |  | 13.5 | 2 | 136
24603 - FLORA - PARQUE CENTRAL LOS ROBLES | M - 06 | No Especificado | Mortero piso 2 torre 3 | 2025-10-18 | 2025-11-06 | 19 | 10 | 13.4 | 134 |  | 13.5 | 2 | 134
24603 - FLORA - PARQUE CENTRAL LOS ROBLES | G - 06 | No especificado | Grouting piso 2 torre 3 | 2025-10-21 | 2025-11-06 | 16 | 10 | 14.2 | 142 |  | 14 | 2 | 142
24603 - FLORA - PARQUE CENTRAL LOS ROBLES | G - 06 | No especificado | Grouting piso 2 torre 3 | 2025-10-21 | 2025-11-06 | 16 | 10 | 13.8 | 138 |  | 14 | 2 | 138
24603 - FLORA - PARQUE CENTRAL LOS ROBLES | 564 | 7000 | Muros ejes 1-8 / G-L Piso 13 torre 3 | 2025-09-11 | 2025-09-25 | 14 | 49 | 50.8 | 103.7 | MURO | 50.8 | 1 | 103.673
24603 - FLORA - PARQUE CENTRAL LOS ROBLES | 562 | 7000 | Muros ejes 1-7 / A-F y 8-9 / G-L Piso 13 torre 13 | 2025-09-10 | 2025-09-24 | 14 | 49 | 56.1 | 114.5 | MURO | 56.1 | 1 | 114.49
24603 - FLORA - PARQUE CENTRAL LOS ROBLES | 560 | 7000 | Muros ejes 7-9 / A-F y 9-12 / G-L Piso 13 torre 3 | 2025-09-09 | 2025-09-23 | 14 | 49 | 49.8 | 101.6 | MURO | 49.8 | 1 | 101.633
24603 - FLORA - PARQUE CENTRAL LOS ROBLES | 552 | 7000 | Muros ejes 9-12 / A-F Piso 13 torre 3 | 2025-09-06 | 2025-09-20 | 14 | 49 | 49 | 100 | MURO | 49 | 1 | 100
24603 - FLORA - PARQUE CENTRAL LOS ROBLES | 544 | 7000 | Muros ejes 1-5 / F-L Piso 12 torre 3 | 2025-09-03 | 2025-09-17 | 14 | 49 | 46.3 | 94.5 | MURO | 46.3 | 1 | 94.49
24603 - FLORA - PARQUE CENTRAL LOS ROBLES | 541 | 7000 | Muros ejes 1-5 / A-F, 5-7 / G-L y 8-9 / G-L Piso 12 torre 3 | 2025-09-02 | 2025-09-16 | 14 | 49 | 49 | 100 | MURO | 49 | 1 | 100
24603 - FLORA - PARQUE CENTRAL LOS ROBLES | 539 | 7000 | Muros ejes 8 / G-A Piso 12 torre 3 | 2025-09-01 | 2025-09-15 | 14 | 49 | 48.9 | 99.8 | MURO | 48.9 | 1 | 99.796
24603 - FLORA - PARQUE CENTRAL LOS ROBLES | 536 | 7000 | Muros ejes 9-12 / G-L y ejes 8-9 / A-F Piso 12 torre 3 | 2025-08-29 | 2025-09-12 | 14 | 49 | 63.3 | 129.2 | MURO | 63.3 | 1 | 129.184
24603 - FLORA - PARQUE CENTRAL LOS ROBLES | 1092 | Autocompactado | Muros ejes 1-4 / A-F, piso 8, torre 2 | 2026-06-01 | 2026-06-15 | 14 | 48 | 51.6 | 107.5 | MURO | 51.6 | 1 | 107.5
24603 - FLORA - PARQUE CENTRAL LOS ROBLES | 1094 | Autocompactado | Muros ejes 1-4 / G-L, piso 5 T2 | 2026-06-02 | 2026-06-16 | 14 | 48 | 56.3 | 117.3 | MURO | 56.3 | 1 | 117.292
24603 - FLORA - PARQUE CENTRAL LOS ROBLES | 1090 | Autocompactado | Muros ejes 4-7 / F-L, piso 5, T2 | 2026-05-30 | 2026-06-13 | 14 | 48 | 48.5 | 101 | MURO | 48.5 | 1 | 101.042
24603 - FLORA - PARQUE CENTRAL LOS ROBLES | 1088 | Autocompactado | Muros ejes 5-9 / A-F, piso 5, T2 | 2026-05-29 | 2026-06-12 | 14 | 48 | 42.9 | 89.4 | MURO | 42.9 | 1 | 89.375
24603 - FLORA - PARQUE CENTRAL LOS ROBLES | 1086 | Autocompactado | Muros T2, piso 5, ejes 7-11 / F-L | 2026-05-28 | 2026-06-11 | 14 | 48 | 49.2 | 102.5 | MURO | 49.2 | 1 | 102.5
24603 - FLORA - PARQUE CENTRAL LOS ROBLES | 1083 | Autocompactado | Muros T2, piso 5, ejes 9-12 / A-E | 2026-05-27 | 2026-06-10 | 14 | 48 | 48.5 | 101 | MURO | 48.5 | 1 | 101.042
24603 - FLORA - PARQUE CENTRAL LOS ROBLES | 1080 | Autocompactado | Muros T1, piso 1, ejes 1-4 / A-L | 2026-05-27 | 2026-06-10 | 14 | 48 | 48.6 | 101.3 | MURO | 48.6 | 1 | 101.25
24603 - FLORA - PARQUE CENTRAL LOS ROBLES | 1077 | Autocompactado | Muros ejes 12-15 / A-L, piso 5, T2 | 2026-05-26 | 2026-06-09 | 14 | 48 | 44.8 | 93.3 | MURO | 44.8 | 1 | 93.333
24603 - FLORA - PARQUE CENTRAL LOS ROBLES | 1071 | Autocompactado | Muros T2, piso 4, ejes 1-4 / A-L | 2026-05-23 | 2026-06-06 | 14 | 48 | 50.7 | 105.6 | MURO | 50.7 | 1 | 105.625
24603 - FLORA - PARQUE CENTRAL LOS ROBLES | 1069 | Autocompactado | Muros T1, piso 1, ejes 4-7 / G-L | 2026-05-23 | 2026-06-06 | 14 | 48 | 53.1 | 110.6 | MURO | 53.1 | 1 | 110.625
24603 - FLORA - PARQUE CENTRAL LOS ROBLES | 1068 | Autocompactado | Muros T2, piso 4, ejes 4-7 / A-F | 2026-05-22 | 2026-06-05 | 14 | 48 | 54 | 112.5 | MURO | 54 | 1 | 112.5
24603 - FLORA - PARQUE CENTRAL LOS ROBLES | 1065 | Autocompactado | Muros T2, piso 4, ejes 4-7 / G-L | 2026-05-21 | 2026-06-04 | 14 | 48 | 57 | 118.8 | MURO | 57 | 1 | 118.75
24603 - FLORA - PARQUE CENTRAL LOS ROBLES | 1061 | Autocompactado | Muros T2, piso 4, ejes 7-9 / G-L | 2026-05-20 | 2026-06-03 | 14 | 48 | 47.4 | 98.8 | MURO | 47.4 | 1 | 98.75
24603 - FLORA - PARQUE CENTRAL LOS ROBLES | 1060 | Autocompactado | Muros T1, piso 1, ejes 9-12 / G-L | 2026-05-20 | 2026-06-03 | 14 | 48 | 47.7 | 99.4 | MURO | 47.7 | 1 | 99.375
24603 - FLORA - PARQUE CENTRAL LOS ROBLES | 1055 | Autocompactado | Muros T2, piso 4, ejes 9-11 / A-F | 2026-05-16 | 2026-05-30 | 14 | 48 | 47.8 | 99.6 | MURO | 47.8 | 1 | 99.583
24603 - FLORA - PARQUE CENTRAL LOS ROBLES | 1054 | Autocompactado | Muros T1, piso 1, ejes 7-9 / G-L | 2026-05-16 | 2026-05-30 | 14 | 48 | 49 | 102.1 | MURO | 49 | 1 | 102.083
24603 - FLORA - PARQUE CENTRAL LOS ROBLES | 1051 | Autocompactado | Muros T2, piso 4, ejes 9-11 / G-L y 11-12 / A-F | 2026-05-15 | 2026-05-29 | 14 | 48 | 50.7 | 105.6 | MURO | 50.7 | 1 | 105.625
24603 - FLORA - PARQUE CENTRAL LOS ROBLES | 1050 | Autocompactado | Muros T1, piso 1, ejes 7-9 / A-F | 2026-05-15 | 2026-05-29 | 14 | 48 | 49.9 | 104 | MURO | 49.9 | 1 | 103.958
24603 - FLORA - PARQUE CENTRAL LOS ROBLES | 1047 | Autocompactado | Muros T2, piso 4, ejes 12-15 / A-L | 2026-05-14 | 2026-05-28 | 14 | 48 | 45.3 | 94.4 | MURO | 45.3 | 1 | 94.375
24603 - FLORA - PARQUE CENTRAL LOS ROBLES | 1046 | Autocompactado | Muros T1, piso 1, ejes 4-7 / A-D | 2026-05-13 | 2026-05-27 | 14 | 48 | 48.9 | 101.9 | MURO | 48.9 | 1 | 101.875
24603 - FLORA - PARQUE CENTRAL LOS ROBLES | 1043 | Autocompactado | Muros T1, piso 1, ejes 4-7 / G-L | 2026-05-11 | 2026-05-25 | 14 | 48 | 43.7 | 91 | MURO | 43.7 | 1 | 91.042
24603 - FLORA - PARQUE CENTRAL LOS ROBLES | 1042 | Autocompactado | Muros T2, piso 3, ejes 1-4 / A-F y 4-5 / G-L | 2026-05-11 | 2026-05-25 | 14 | 48 | 45.6 | 95 | MURO | 45.6 | 1 | 95
24603 - FLORA - PARQUE CENTRAL LOS ROBLES | 1044 | Autocompactado | Muros T2, piso 3, ejes 1-3 / B-L | 2026-05-12 | 2026-05-26 | 14 | 48 | 51.4 | 107.1 | MURO | 51.4 | 1 | 107.083
24603 - FLORA - PARQUE CENTRAL LOS ROBLES | 1036 | Autocompactado | Muros T2, piso 3, ejes 4-7 / A-F | 2026-05-07 | 2026-05-21 | 14 | 48 | 47.3 | 98.5 | MURO | 47.3 | 1 | 98.542
24603 - FLORA - PARQUE CENTRAL LOS ROBLES | 1035 | Autocompactado | Muros T1, piso 1, eje 1-3 / A-L | 2026-05-07 | 2026-05-21 | 14 | 48 | 46.5 | 96.9 | MURO | 46.5 | 1 | 96.875
24603 - FLORA - PARQUE CENTRAL LOS ROBLES | 1033 | Autocompactado | Muros T2, piso 3, ejes 5-9 / G-L | 2026-05-06 | 2026-05-20 | 14 | 48 | 51.9 | 108.1 | MURO | 51.9 | 1 | 108.125
24603 - FLORA - PARQUE CENTRAL LOS ROBLES | 1028 | Autocompactante | Muros T2, piso 3, ejes 7-11 / A-F | 2026-05-04 | 2026-05-18 | 14 | 48 | 52.1 | 108.5 | MURO | 52.1 | 1 | 108.542
24603 - FLORA - PARQUE CENTRAL LOS ROBLES | 1024 | Industrializado | Muros T2, piso 3, ejes 9-12 / F-L y 11-12 / A-F | 2026-05-02 | 2026-05-16 | 14 | 48 | 36.3 | 75.6 | MURO | 36.3 | 1 | 75.625
24603 - FLORA - PARQUE CENTRAL LOS ROBLES | 1023 | Autocompactado | Muros T2, piso 3, ejes 13-15 / A-L | 2026-04-28 | 2026-05-12 | 14 | 48 | 48.8 | 101.7 | MURO | 48.8 | 1 | 101.667
24603 - FLORA - PARQUE CENTRAL LOS ROBLES | 1017 | Autocompactado | Muros T2, piso 2, ejes 1-4 / A-F | 2026-04-27 | 2026-05-11 | 14 | 48 | 39.5 | 82.3 | MURO | 39.5 | 1 | 82.292
24603 - FLORA - PARQUE CENTRAL LOS ROBLES | 1012 | Autocompactado | Muros T2, piso 2 | 2026-04-23 | 2026-05-07 | 14 | 48 | 48.5 | 101 | MURO | 48.5 | 1 | 101.042
24603 - FLORA - PARQUE CENTRAL LOS ROBLES | 1009 | Autocompactado | Muros T2, piso 2, ejes 4-7 / A-L | 2026-04-21 | 2026-05-05 | 14 | 48 | 49 | 102.1 | MURO | 49 | 1 | 102.083
24603 - FLORA - PARQUE CENTRAL LOS ROBLES | 1007 | Autocompactado | Muros T2, piso 2, ejes 4-7 / A-F | 2026-04-20 | 2026-05-04 | 14 | 48 | 44.5 | 92.7 | MURO | 44.5 | 1 | 92.708
24603 - FLORA - PARQUE CENTRAL LOS ROBLES | 1005 | Autocompactado | Muros T2, piso 2, ejes 7-9 / A-L | 2026-04-18 | 2026-05-02 | 14 | 48 | 49 | 102.1 | MURO | 49 | 1 | 102.083
24603 - FLORA - PARQUE CENTRAL LOS ROBLES | 1004 | Autocompactado | Muros T1, pozo ascensores, ejes | 2026-04-18 | 2026-05-02 | 14 | 48 | 61.5 | 128.1 | MURO | 61.5 | 1 | 128.125
24603 - FLORA - PARQUE CENTRAL LOS ROBLES | 1000 | Autocompactado | Muros T2, piso 2, ejes 9-12 / G-L | 2026-04-16 | 2026-04-30 | 14 | 48 | 40 | 83.3 | MURO | 40 | 1 | 83.333
24603 - FLORA - PARQUE CENTRAL LOS ROBLES | 998 | Autocompactado | Muros T2, piso 2, ejes 9-12 / A-F | 2026-04-15 | 2026-04-29 | 14 | 48 | 48.7 | 101.5 | MURO | 48.7 | 1 | 101.458
24603 - FLORA - PARQUE CENTRAL LOS ROBLES | 996 | Autocompactado | Muros T2, ejes 11-12 / A-F y 12-15 / A-L, piso 2 | 2026-04-14 | 2026-04-28 | 14 | 48 | 44.9 | 93.5 | MURO | 44.9 | 1 | 93.542
24603 - FLORA - PARQUE CENTRAL LOS ROBLES | 987 | Autocompactado | Muros T2, piso 1, ejes B-F / 1-2 | 2026-04-09 | 2026-04-23 | 14 | 48 | 38.7 | 80.6 | MURO | 38.7 | 1 | 80.625
24603 - FLORA - PARQUE CENTRAL LOS ROBLES | 985 | Autocompactado | Muros T2, piso 11, ejes 1-3 / A-B y F-L | 2026-04-08 | 2026-04-22 | 14 | 48 | 49.9 | 104 | MURO | 49.9 | 1 | 103.958
24603 - FLORA - PARQUE CENTRAL LOS ROBLES | 977 | Autocompactado | Muros T2, ejes 4-6 / G-L y 5-7/A-F Piso 1 | 2026-03-27 | 2026-04-10 | 14 | 48 | 44.9 | 93.5 | MURO | 44.9 | 1 | 93.542
24603 - FLORA - PARQUE CENTRAL LOS ROBLES | 972 | Autocompactado | Muros T2, ejes 7-9 / A-L Piso 1 | 2026-03-24 | 2026-04-07 | 14 | 48 | 53 | 110.4 | MURO | 53 | 1 | 110.417
24603 - FLORA - PARQUE CENTRAL LOS ROBLES | 969 | Autocompactado | Muros T2, ejes 9-12 / A-F Piso 1 | 2026-03-20 | 2026-04-03 | 14 | 48 | 49 | 102.1 | MURO | 49 | 1 | 102.083
24603 - FLORA - PARQUE CENTRAL LOS ROBLES | 966 | Autocompactado | Muros T2, ejes 9-12 / G-L Piso 1 | 2026-03-17 | 2026-03-31 | 14 | 48 | 49 | 102.1 | MURO | 49 | 1 | 102.083
24603 - FLORA - PARQUE CENTRAL LOS ROBLES | 962 | Autocompactante | Muros de ascensor T3, ejes 4-6 / I-F | 2026-03-14 | 2026-03-28 | 14 | 48 | 61.4 | 127.9 | MURO | 61.4 | 1 | 127.917
24603 - FLORA - PARQUE CENTRAL LOS ROBLES | 926 | Autocompactado | Muros cimentación T2, ejes 9-7 / K-A | 2026-02-17 | 2026-03-03 | 14 | 48 | 57.2 | 119.2 | MURO | 57.2 | 1 | 119.167
24603 - FLORA - PARQUE CENTRAL LOS ROBLES | 1093 | Industrializado | Placa ejes 7-9 / A-L, piso 6, torre 2 | 2026-06-01 | 2026-06-15 | 14 | 42 | 48.5 | 115.5 | PLACA | 48.5 | 1 | 115.476
24603 - FLORA - PARQUE CENTRAL LOS ROBLES | 1095 | Industrializado | Placa ejes 4-7 / A-L, piso 6 T2 | 2026-06-02 | 2026-06-16 | 14 | 42 | 48.4 | 115.2 | PLACA | 48.4 | 1 | 115.238
24603 - FLORA - PARQUE CENTRAL LOS ROBLES | 1089 | Industrializado | Placa ejes 9-12 / A-L piso 6, T2 | 2026-05-30 | 2026-06-13 | 14 | 42 | 47.6 | 113.3 | PLACA | 47.6 | 1 | 113.333
24603 - FLORA - PARQUE CENTRAL LOS ROBLES | 1087 | Industrializado | Placa ejes 12-15 / A-L, piso 6, T2 | 2026-05-29 | 2026-06-12 | 14 | 42 | 44.4 | 105.7 | PLACA | 44.4 | 1 | 105.714
24603 - FLORA - PARQUE CENTRAL LOS ROBLES | 1084 | Industrializado | Placa T1, piso 2, ejes 8-12 / A-G | 2026-05-28 | 2026-06-11 | 14 | 42 | 49.5 | 117.9 | PLACA | 49.5 | 1 | 117.857
24603 - FLORA - PARQUE CENTRAL LOS ROBLES | 1082 | Industrializado | Placa T2, piso 5, ejes 1-4 / A-L | 2026-05-27 | 2026-06-10 | 14 | 42 | 43.8 | 104.3 | PLACA | 43.8 | 1 | 104.286
24603 - FLORA - PARQUE CENTRAL LOS ROBLES | 1076 | Industrializado | Placa ejes 8-12 / F-L, piso 2, T1 | 2026-05-26 | 2026-06-09 | 14 | 42 | 50.1 | 119.3 | PLACA | 50.1 | 1 | 119.286
24603 - FLORA - PARQUE CENTRAL LOS ROBLES | 1075 | Industrializado | Escaleras ejes 13-15 / E-H, piso 1 a piso 2, T2 | 2026-05-26 | 2026-06-09 | 14 | 42 | 44 | 104.8 |  | 44 | 1 | 104.762
24603 - FLORA - PARQUE CENTRAL LOS ROBLES | 1073 | Industrializado | Placa ejes 4-7 / A-L, piso 5, torre 2 | 2026-05-25 | 2026-06-08 | 14 | 42 | 46.3 | 110.2 | PLACA | 46.3 | 1 | 110.238
24603 - FLORA - PARQUE CENTRAL LOS ROBLES | 1070 | Industrializado | Placa T2, piso 5, ejes 7-9 / A-L | 2026-05-23 | 2026-06-06 | 14 | 42 | 45 | 107.1 | PLACA | 45 | 1 | 107.143
24603 - FLORA - PARQUE CENTRAL LOS ROBLES | 1066 | Industrializado | Placa T1, piso 2, ejes 4-8 / G-L | 2026-05-22 | 2026-06-05 | 14 | 42 | 49.1 | 116.9 | PLACA | 49.1 | 1 | 116.905
24603 - FLORA - PARQUE CENTRAL LOS ROBLES | 1064 | Industrializado | Placa T1, piso 2, ejes 4-8 / A-L | 2026-05-21 | 2026-06-04 | 14 | 42 | 52.5 | 125 | PLACA | 52.5 | 1 | 125
24603 - FLORA - PARQUE CENTRAL LOS ROBLES | 1063 | Industrializado | Placa T2, piso 5, ejes 9-12 / A-L | 2026-05-21 | 2026-06-04 | 14 | 42 | 44.1 | 105 | PLACA | 44.1 | 1 | 105
24603 - FLORA - PARQUE CENTRAL LOS ROBLES | 1058 | Industrializado | Placa T2, piso 5, ejes 12-15 / A-L | 2026-05-19 | 2026-06-02 | 14 | 42 | 44.9 | 106.9 | PLACA | 44.9 | 1 | 106.905
24603 - FLORA - PARQUE CENTRAL LOS ROBLES | 1052 | Industrializado | Placa T1, piso 2, ejes 1-4 / A-L | 2026-05-15 | 2026-05-29 | 14 | 42 | 42.2 | 100.5 | PLACA | 42.2 | 1 | 100.476
24603 - FLORA - PARQUE CENTRAL LOS ROBLES | 1048 | Industrializado | Placa T2, piso 4, ejes 1-4 / A-L | 2026-05-14 | 2026-05-28 | 14 | 42 | 43.5 | 103.6 | PLACA | 43.5 | 1 | 103.571
24603 - FLORA - PARQUE CENTRAL LOS ROBLES | 1041 | Industrializado | Placa ejes 13-15 / A-L, piso 1, T1 | 2026-05-11 | 2026-05-25 | 14 | 42 | 34.6 | 82.4 | PLACA | 34.6 | 1 | 82.381
24603 - FLORA - PARQUE CENTRAL LOS ROBLES | 1045 | Industrializado | Placa T2, piso 4, ejes 4-6 / A-L | 2026-05-12 | 2026-05-26 | 14 | 42 | 45.7 | 108.8 | PLACA | 45.7 | 1 | 108.81
24603 - FLORA - PARQUE CENTRAL LOS ROBLES | 1040 | Industrializado | Placa T2, ejea 6-8 / A-L, piso 4 | 2026-05-08 | 2026-05-22 | 14 | 42 | 42.5 | 101.2 | PLACA | 42.5 | 1 | 101.19
24603 - FLORA - PARQUE CENTRAL LOS ROBLES | 1037 | Industrializado | Placa T2, piso 4, ejes 8-10 / A-L | 2026-05-07 | 2026-05-21 | 14 | 42 | 49 | 116.7 | PLACA | 49 | 1 | 116.667
24603 - FLORA - PARQUE CENTRAL LOS ROBLES | 1034 | Industrializado | Placa T2, piso 4, ejes 10-12 / A-L | 2026-05-06 | 2026-05-20 | 14 | 42 | 49.4 | 117.6 | PLACA | 49.4 | 1 | 117.619
24603 - FLORA - PARQUE CENTRAL LOS ROBLES | 1032 | Industrializado | Placa T2, piso 4, ejes 12-15 / A-L | 2026-05-05 | 2026-05-19 | 14 | 42 | 44.4 | 105.7 | PLACA | 44.4 | 1 | 105.714
24603 - FLORA - PARQUE CENTRAL LOS ROBLES | 1025 | Industrializado | Placa T2, piso 3, ejes 1-4 / A-L | 2026-05-02 | 2026-05-16 | 14 | 42 | 38.6 | 91.9 | PLACA | 38.6 | 1 | 91.905
24603 - FLORA - PARQUE CENTRAL LOS ROBLES | 1019 | Industrializado | Placa T2, piso 3, ejes 4-5 / F-G y 5-7 / A-L | 2026-04-27 | 2026-05-11 | 14 | 42 | 49.3 | 117.4 | PLACA | 49.3 | 1 | 117.381
24603 - FLORA - PARQUE CENTRAL LOS ROBLES | 1015 | Industrializado | Placa ejes 7-9 / A-L, piso 3, T2, pasillo ejes 9-12 / F-G, piso 3, T2 | 2026-04-24 | 2026-05-08 | 14 | 42 | 44 | 104.8 | PLACA | 44 | 1 | 104.762
24603 - FLORA - PARQUE CENTRAL LOS ROBLES | 1010 | Industrializado | Placa T2, piso 2, ejes 9-12 / A-L | 2026-04-22 | 2026-05-06 | 14 | 42 | 48.2 | 114.8 | PLACA | 48.2 | 1 | 114.762
24603 - FLORA - PARQUE CENTRAL LOS ROBLES | 1006 | Industrializado | Placa T2, piso 3, ejes 12-15 / A-L | 2026-04-20 | 2026-05-04 | 14 | 42 | 45.8 | 109 | PLACA | 45.8 | 1 | 109.048
24603 - FLORA - PARQUE CENTRAL LOS ROBLES | 1001 | Industrializado | Placa T2, piso 2, ejes 1-4 / L-A | 2026-04-17 | 2026-05-01 | 14 | 42 | 46.2 | 110 | PLACA | 46.2 | 1 | 110
24603 - FLORA - PARQUE CENTRAL LOS ROBLES | 997 | Industrializado | Placa T2, piso 2, eje 4-7 / A-L | 2026-04-15 | 2026-04-29 | 14 | 42 | 51.8 | 123.3 | PLACA | 51.8 | 1 | 123.333
24603 - FLORA - PARQUE CENTRAL LOS ROBLES | 993 | Industrializado | Placa T2, ejes 7-9 / A-L Piso 2 | 2026-04-13 | 2026-04-27 | 14 | 42 | 45.2 | 107.6 | PLACA | 45.2 | 1 | 107.619
24603 - FLORA - PARQUE CENTRAL LOS ROBLES | 986 | Industrializado | Placa T2, piso 2, ejes 9-12 / A-L | 2026-04-09 | 2026-04-23 | 14 | 42 | 46.5 | 110.7 | PLACA | 46.5 | 1 | 110.714
24603 - FLORA - PARQUE CENTRAL LOS ROBLES | 982 | Industrializado | Dinteles piso 1, T2 | 2026-04-07 | 2026-04-21 | 14 | 42 | 49.4 | 117.6 |  | 49.4 | 1 | 117.619
24603 - FLORA - PARQUE CENTRAL LOS ROBLES | 978 | Industrializado | Placa T2, ejes 12-15 / A-L Piso 2 | 2026-03-27 | 2026-04-10 | 14 | 42 | 45.3 | 107.9 | PLACA | 45.3 | 1 | 107.857
24603 - FLORA - PARQUE CENTRAL LOS ROBLES | 673 | AU 6000 | Muros ejes 1-8 / G-L P iso 18, torre 3 | 2025-10-23 | 2025-11-06 | 14 | 42 | 40.4 | 96.2 | MURO | 40.4 | 1 | 96.19
24603 - FLORA - PARQUE CENTRAL LOS ROBLES | 670 | AU 6000 | Muros ejes 1-7 / A-F - 9-8 / G-L P iso 18, torre 3 | 2025-10-22 | 2025-11-05 | 14 | 42 | 44 | 104.8 | MURO | 44 | 1 | 104.762
24603 - FLORA - PARQUE CENTRAL LOS ROBLES | 665 | AU 6000 | Muros ejes 7-9 / A-F, 9-12 / G-L Piso 18 Torre 3 y 1-2 / G-L Piso 18 Torre 4 | 2025-10-21 | 2025-11-04 | 14 | 42 | 47.8 | 113.8 | MURO | 47.8 | 1 | 113.81
24603 - FLORA - PARQUE CENTRAL LOS ROBLES | 661 | AU 6000 | Muros ejes 9-12 / A-F Piso 18 Torre 3 y ejes 1-2 / A-F, 2-4 / G-L Piso 18 Torre 4 | 2025-10-20 | 2025-11-03 | 14 | 42 | 48.2 | 114.8 | MURO | 48.2 | 1 | 114.762
24603 - FLORA - PARQUE CENTRAL LOS ROBLES | 656 | AU 6000 | Muros ejes 4-10 /F-L Piso 18 torre 4 | 2025-10-18 | 2025-11-01 | 14 | 42 | 41.6 | 99 | MURO | 41.6 | 1 | 99.048
24603 - FLORA - PARQUE CENTRAL LOS ROBLES | 652 | AU-6000 | Muros ejes 3-10 / A-F Piso 18 Torre 4 | 2025-10-17 | 2025-10-31 | 14 | 42 | 54.3 | 129.3 | MURO | 54.3 | 1 | 129.286
24603 - FLORA - PARQUE CENTRAL LOS ROBLES | 647 | AU 6000 | Muros ejes 1-8 / G-L Piso 17 torre 3 | 2025-10-16 | 2025-10-30 | 14 | 42 | 47.8 | 113.8 | MURO | 47.8 | 1 | 113.81
24603 - FLORA - PARQUE CENTRAL LOS ROBLES | 645 | AU 6000 | Muros ejes 1-8 / A-F Piso 17 torre 3 | 2025-10-15 | 2025-10-29 | 14 | 42 | 58.7 | 139.8 | MURO | 58.7 | 1 | 139.762
24603 - FLORA - PARQUE CENTRAL LOS ROBLES | 640 | AU 6000 | Muros ejes 7-9 / A-F y 9-12 / G-L Piso 17 torre 3 y ejes 1-2 / G-L Piso 17 torre 4 | 2025-10-14 | 2025-10-28 | 14 | 42 | 51.6 | 122.9 | MURO | 51.6 | 1 | 122.857
24603 - FLORA - PARQUE CENTRAL LOS ROBLES | 631 | AU 6000 | Muros ejes 3-10 / G-L Piso 17 torre 4 | 2025-10-08 | 2025-10-22 | 14 | 42 | 43.6 | 103.8 | MURO | 43.6 | 1 | 103.81
24603 - FLORA - PARQUE CENTRAL LOS ROBLES | 634 | AU 6000 | Muros ejes 1-4 / A-F Piso 17 torre 4 y ejes 9-12 / A-F Piso 17 torre 3 | 2025-10-09 | 2025-10-23 | 14 | 42 | 46.2 | 110 | MURO | 46.2 | 1 | 110
24603 - FLORA - PARQUE CENTRAL LOS ROBLES | 628 | AU 6000 | Muros ejes 3-10 / A-F Piso 17, torre 4 | 2025-10-07 | 2025-10-21 | 14 | 42 | 42.1 | 100.2 | MURO | 42.1 | 1 | 100.238
24603 - FLORA - PARQUE CENTRAL LOS ROBLES | 623 | AU 6000 | Muros ejes 1-8 / G-L Piso 16 Torre 3 | 2025-10-06 | 2025-10-20 | 14 | 42 | 42.7 | 101.7 | MURO | 42.7 | 1 | 101.667
24603 - FLORA - PARQUE CENTRAL LOS ROBLES | 620 | AU 6000 | Muros ejes 1-7 / A-F y 8-9 / G-L Piso 16 Torre 3 | 2025-10-04 | 2025-10-18 | 14 | 42 | 45.3 | 107.9 | MURO | 45.3 | 1 | 107.857
24603 - FLORA - PARQUE CENTRAL LOS ROBLES | 617 | AU 6000 | Muros ejes 1-4 / G-L Piso 16, torre A y ejes 9-12 / G-L y 7-8 / A-F Piso 16, Torre 3 | 2025-10-03 | 2025-10-17 | 14 | 42 | 43.4 | 103.3 | MURO | 43.4 | 1 | 103.333
24603 - FLORA - PARQUE CENTRAL LOS ROBLES | 613 | AU-6000 | Muros ejes 1-3 / A-F Piso 16, torre 4 y ejes 8-12 / A-F Piso 16, torre 3 | 2025-10-02 | 2025-10-16 | 14 | 42 | 45.8 | 109 | MURO | 45.8 | 1 | 109.048
24603 - FLORA - PARQUE CENTRAL LOS ROBLES | 611 | AU-6000 | Muros ejes 4-10 / G-L y 2-4 / D-F Piso 16, torre 4 | 2025-10-02 | 2025-10-16 | 14 | 42 | 43.6 | 103.8 | MURO | 43.6 | 1 | 103.81
24603 - FLORA - PARQUE CENTRAL LOS ROBLES | 609 | AU 6000 | Muros ejes 3-10 / A-F Piso 15 torre 4 | 2025-09-30 | 2025-10-14 | 14 | 42 | 44.4 | 105.7 | MURO | 44.4 | 1 | 105.714
24603 - FLORA - PARQUE CENTRAL LOS ROBLES | 606 | AU 6000 | Muros ejes 1-8 / G-L Piso 15 torre 3 | 2025-09-29 | 2025-10-13 | 14 | 42 | 48.3 | 115 | MURO | 48.3 | 1 | 115
24603 - FLORA - PARQUE CENTRAL LOS ROBLES | 603 | AU 6000 | Muros ejes 1-7 / A-F y 8-9 / G-L Piso 15 torre 3 | 2025-09-27 | 2025-10-11 | 14 | 42 | 45.5 | 108.3 | MURO | 45.5 | 1 | 108.333
24603 - FLORA - PARQUE CENTRAL LOS ROBLES | 602 | AU 6000 | Muros ejes 1-3 / A-F Piso 15 torre 4 y ejes 8-12 / 7-8 / A-F Piso 15 torre 3 | 2025-09-26 | 2025-10-10 | 14 | 42 | 38.7 | 92.1 | MURO | 38.7 | 1 | 92.143
24603 - FLORA - PARQUE CENTRAL LOS ROBLES | 599 | AU 6000 | Muros ejes 1-3 / A-F Piso 15 torre 4 y ejes 8-12 / A-F Piso 15 torre 3 | 2025-09-25 | 2025-10-09 | 14 | 42 | 43 | 102.4 | MURO | 43 | 1 | 102.381
24603 - FLORA - PARQUE CENTRAL LOS ROBLES | 594 | AU 6000 | Muros ejes 3-10 / L-G Piso 15 torre 4 | 2025-09-24 | 2025-10-08 | 14 | 42 | 49.9 | 118.8 | MURO | 49.9 | 1 | 118.81
24603 - FLORA - PARQUE CENTRAL LOS ROBLES | 589 | AU 6000 | Muros ejes 3-10 / A-F Piso 15 torre 4 | 2025-09-23 | 2025-10-07 | 14 | 42 | 43.4 | 103.3 | MURO | 43.4 | 1 | 103.333
24603 - FLORA - PARQUE CENTRAL LOS ROBLES | 585 | AU 6000 | Muros ejes 1-8 / G-L Piso 14 torre 3 | 2025-09-19 | 2025-10-03 | 14 | 42 | 42.2 | 100.5 | MURO | 42.2 | 1 | 100.476
24603 - FLORA - PARQUE CENTRAL LOS ROBLES | 581 | AU 6000 | Muros ejes 1-7 / A-F y 8-9 / G-L Piso 14 torre 3 | 2025-09-18 | 2025-10-02 | 14 | 42 | 41.6 | 99 | MURO | 41.6 | 1 | 99.048
24603 - FLORA - PARQUE CENTRAL LOS ROBLES | 573 | AU 6000 | Muros ejes 4-10 / F-L y 2-4 / D-P Piso 14 torre 4 | 2025-09-15 | 2025-09-29 | 14 | 42 | 43.3 | 103.1 | MURO | 43.3 | 1 | 103.095
24603 - FLORA - PARQUE CENTRAL LOS ROBLES | 577 | AU 6000 | Muros ejes 1-2 / G-L Piso 14 torre 4 y ejes 9-12 / G-L y 7-9 / A-F Piso 14 torre 3 | 2025-09-17 | 2025-10-01 | 14 | 42 | 46.5 | 110.7 | MURO | 46.5 | 1 | 110.714
24603 - FLORA - PARQUE CENTRAL LOS ROBLES | 574 | AU 6000 | Muros ejes 1-2 / A-F y 2-4 / G-L Piso 14 torre 4 | 2025-09-16 | 2025-09-30 | 14 | 42 | 55.3 | 131.7 | MURO | 55.3 | 1 | 131.667
24603 - FLORA - PARQUE CENTRAL LOS ROBLES | 568 | 6000 | Muros ejes 3-10 / A-F Piso 14 torre 4 | 2025-09-12 | 2025-09-26 | 14 | 42 | 50.2 | 119.5 | MURO | 50.2 | 1 | 119.524
24603 - FLORA - PARQUE CENTRAL LOS ROBLES | 553 | AU 6000 | Muros ejes 1-4 / A-F Piso 13 torre 4 | 2025-09-06 | 2025-09-20 | 14 | 42 | 47.1 | 112.1 | MURO | 47.1 | 1 | 112.143
24603 - FLORA - PARQUE CENTRAL LOS ROBLES | 550 | AU 6000 | Muros ejes 4-10 / F-L 4-5 Piso 13 torre 4 | 2025-09-05 | 2025-09-19 | 14 | 42 | 45.2 | 107.6 | MURO | 45.2 | 1 | 107.619
24603 - FLORA - PARQUE CENTRAL LOS ROBLES | 548 | AU 6000 | Muros ejes 5-10 / A-F Piso 13 torre 4 | 2025-09-04 | 2025-09-18 | 14 | 42 | 43.2 | 102.9 | MURO | 43.2 | 1 | 102.857
24603 - FLORA - PARQUE CENTRAL LOS ROBLES | 533 | 6000 | Escalera piso 8-9 torre 3 | 2025-08-29 | 2025-09-12 | 14 | 42 | 41.6 | 99 |  | 41.6 | 1 | 99.048
24603 - FLORA - PARQUE CENTRAL LOS ROBLES | 531 | AU 6000 | Muros ejes 7-12 / A-F Piso 12, torre 4 | 2025-08-28 | 2025-09-11 | 14 | 42 | 51.4 | 122.4 | MURO | 51.4 | 1 | 122.381
24603 - FLORA - PARQUE CENTRAL LOS ROBLES | 529 | AU 6000 | Muros ejes 1-2 / A-F Piso 12, torre 4 | 2025-08-28 | 2025-09-11 | 14 | 42 | 45.6 | 108.6 | MURO | 45.6 | 1 | 108.571
24603 - FLORA - PARQUE CENTRAL LOS ROBLES | 525 | AU 6000 | Muros ejes 4-10 / G-L Piso 12, torre 4 | 2025-08-27 | 2025-09-10 | 14 | 42 | 58.6 | 139.5 | MURO | 58.6 | 1 | 139.524
24603 - FLORA - PARQUE CENTRAL LOS ROBLES | 522 | AU 6000 | Muros ejes 3-10 / A-F Piso 12, torre 4 | 2025-08-26 | 2025-09-09 | 14 | 42 | 53.5 | 127.4 | MURO | 53.5 | 1 | 127.381
24603 - FLORA - PARQUE CENTRAL LOS ROBLES | 519 | AU 6000 | Muros ejes 8-1 / G-L Piso 11, torre 4 | 2025-08-25 | 2025-09-08 | 14 | 42 | 48.3 | 115 | MURO | 48.3 | 1 | 115
24603 - FLORA - PARQUE CENTRAL LOS ROBLES | 870 | Plástico | Viga andén, ejes 1-4 / E, salón comunal | 2026-01-21 | 2026-02-04 | 14 | 35 | 32.6 | 93.1 |  | 32.6 | 1 | 93.143
24603 - FLORA - PARQUE CENTRAL LOS ROBLES | 804 | Autocompactado | Muros piso torre 3 ejes 1-8 / G-L | 2025-12-10 | 2025-12-24 | 14 | 35 | 50.6 | 144.6 | MURO | 50.6 | 1 | 144.571
24603 - FLORA - PARQUE CENTRAL LOS ROBLES | 801 | AU 5000 | Muros ejes 1-7 / A-F Piso 23 torre 3 | 2025-12-06 | 2025-12-20 | 14 | 35 | 50.3 | 143.7 | MURO | 50.3 | 1 | 143.714
24603 - FLORA - PARQUE CENTRAL LOS ROBLES | 798 | AU 5000 | Muros ejes 1-3 / G-L Piso 23 torre 4 | 2025-12-05 | 2025-12-19 | 14 | 35 | 53.6 | 153.1 | MURO | 53.6 | 1 | 153.143
24603 - FLORA - PARQUE CENTRAL LOS ROBLES | 796 | AU 5000 | Muros ejes 1-3 / G-L Piso 23 torre 4 y 8-12 / G-L Piso 23 torre 3 | 2025-12-04 | 2025-12-18 | 14 | 35 | 41.8 | 119.4 | MURO | 41.8 | 1 | 119.429
24603 - FLORA - PARQUE CENTRAL LOS ROBLES | 781 | AU 5000 | Muros ejes 1-4 / G-L piso 23 torre 4 y ejes 5-7 / A-F Piso 23 torre 3 | 2025-11-29 | 2025-12-13 | 14 | 35 | 49.6 | 141.7 | MURO | 49.6 | 1 | 141.714
24603 - FLORA - PARQUE CENTRAL LOS ROBLES | 778 | AU 5000 | Muros ejes 1-7 / G-L Piso 22 torre 4 | 2025-11-28 | 2025-12-12 | 14 | 35 | 45.5 | 130 | MURO | 45.5 | 1 | 130
24603 - FLORA - PARQUE CENTRAL LOS ROBLES | 786 | 5000 | Escalera piso 19-20 torre 3 | 2025-12-02 | 2025-12-16 | 14 | 35 | 42.3 | 120.9 |  | 42.3 | 1 | 120.857
24603 - FLORA - PARQUE CENTRAL LOS ROBLES | 785 | AU 5000 | Muros ejes 8-10 / A-F, 6-7 / G-L y 2-4 / A-F Piso 23 torre 4 | 2025-12-01 | 2025-12-15 | 14 | 35 | 47.1 | 134.6 | MURO | 47.1 | 1 | 134.571
24603 - FLORA - PARQUE CENTRAL LOS ROBLES | 788 | AU 5000 | Muros ejes 3-6 / G-L y 8-10 / G-L Piso 23 torre 3 | 2025-12-02 | 2025-12-16 | 14 | 35 | 45.1 | 128.9 | MURO | 45.1 | 1 | 128.857
24603 - FLORA - PARQUE CENTRAL LOS ROBLES | 791 | AU 5000 | Muros ejes 8-12 / A-F piso 23 torre 3 y muros ejes 1-2 / A-F piso 23 torre 4 | 2025-12-03 | 2025-12-17 | 14 | 35 | 53.2 | 152 | MURO | 53.2 | 1 | 152
24603 - FLORA - PARQUE CENTRAL LOS ROBLES | 768 | AU 5000 | Muros ejes 1-3 / A-F Piso 22 torre 4 y ejes 8-12 / A-F piso 22 torre 3 | 2025-11-26 | 2025-12-10 | 14 | 35 | 48.9 | 139.7 | MURO | 48.9 | 1 | 139.714
24603 - FLORA - PARQUE CENTRAL LOS ROBLES | 764 | AU 5000 | Muros ejes 1-4 / G-L Piso 22 torre 4 y ejes 9-12 / G-L Piso 22 torre 3 | 2025-11-25 | 2025-12-09 | 14 | 35 | 41.1 | 117.4 | MURO | 41.1 | 1 | 117.429
24603 - FLORA - PARQUE CENTRAL LOS ROBLES | 770 | AU 5000 | Muros ejes 4-8 / A-F y 7-9 / G-L Piso 22 torre 3 | 2025-11-27 | 2025-12-11 | 14 | 35 | 38.4 | 109.7 | MURO | 38.4 | 1 | 109.714
24603 - FLORA - PARQUE CENTRAL LOS ROBLES | 762 | 5000 | Escalera piso 19-20 Torre 3 | 2025-11-25 | 2025-12-09 | 14 | 35 | 47.1 | 134.6 |  | 47.1 | 1 | 134.571
24603 - FLORA - PARQUE CENTRAL LOS ROBLES | 760 | AU 5000 | Muros ejes 4-10 / F-L Piso 22 torre 4 | 2025-11-24 | 2025-12-08 | 14 | 35 | 45 | 128.6 | MURO | 45 | 1 | 128.571
24603 - FLORA - PARQUE CENTRAL LOS ROBLES | 757 | AU 5000 | Muros ejes 3-10 / A-F Piso 22 torre 4 | 2025-11-22 | 2025-12-06 | 14 | 35 | 42.2 | 120.6 | MURO | 42.2 | 1 | 120.571
24603 - FLORA - PARQUE CENTRAL LOS ROBLES | 754 | AU 5000 | Muros ejes 1-4 / F-L Piso 21 torre 3 y ejes 5-7 / A-F Piso 22 torre 4 | 2025-11-21 | 2025-12-05 | 14 | 35 | 41.7 | 119.1 | MURO | 41.7 | 1 | 119.143
24603 - FLORA - PARQUE CENTRAL LOS ROBLES | 751 | AU 5000 | Muros ejes 4-7 / G-L y 1-4 / A-F Piso 21 torre 3 | 2025-11-20 | 2025-12-04 | 14 | 35 | 42.4 | 121.1 | MURO | 42.4 | 1 | 121.143
24603 - FLORA - PARQUE CENTRAL LOS ROBLES | 745 | AU 5000 | Muros ejes 1-3 / G-L Piso 21 torre 4 y ejes 9-12 / G-L y 7-9 / A-F Piso 21 torre 3 | 2025-11-18 | 2025-12-02 | 14 | 35 | 38 | 108.6 | MURO | 38 | 1 | 108.571
24603 - FLORA - PARQUE CENTRAL LOS ROBLES | 748 | AU 5000 | Muros ejes 4-7 / A-F y 9-7 / G-L Piso 21 torre 3 | 2025-11-19 | 2025-12-03 | 14 | 35 | 41.2 | 117.7 | MURO | 41.2 | 1 | 117.714
24603 - FLORA - PARQUE CENTRAL LOS ROBLES | 742 | AU-5000 | Muros ejes 1-3 / A-F y 2-4 / G-L Piso 21 torre 4 | 2025-11-15 | 2025-11-29 | 14 | 35 | 40 | 114.3 | MURO | 40 | 1 | 114.286
24603 - FLORA - PARQUE CENTRAL LOS ROBLES | 737 |  | Muros ejes 4-10 / G-L Piso 21 torre 4 | 2025-11-14 | 2025-11-28 | 14 | 35 | 40 | 114.3 | MURO | 40 | 1 | 114.286
24603 - FLORA - PARQUE CENTRAL LOS ROBLES | 734 |  | Escalera piso 16-17 torre 3 | 2025-11-14 | 2025-11-28 | 14 | 35 | 42.4 | 121.1 |  | 42.4 | 1 | 121.143
24603 - FLORA - PARQUE CENTRAL LOS ROBLES | 732 | AU 5000 | Muros ejes 3-6 / A-F y 8-10 / A-F Piso 21 torre 4 | 2025-11-13 | 2025-11-27 | 14 | 35 | 38.6 | 110.3 | MURO | 38.6 | 1 | 110.286
24603 - FLORA - PARQUE CENTRAL LOS ROBLES | 727 | AU 5000 | Muros ejes 1-3 / H-L Piso 20 torre 1-6-7 | 2025-11-12 | 2025-11-26 | 14 | 35 | 41.8 | 119.4 | MURO | 41.8 | 1 | 119.429
24603 - FLORA - PARQUE CENTRAL LOS ROBLES | 724 | AU 5000 | Muros ejes 4-9 / G-L Piso 20 torre 3 | 2025-11-11 | 2025-11-25 | 14 | 35 | 42.2 | 120.6 | MURO | 42.2 | 1 | 120.571
24603 - FLORA - PARQUE CENTRAL LOS ROBLES | 719 | AU 5000 | Muros piso 20 Torre 3 Eje 4-9 / A-F | 2025-11-10 | 2025-11-24 | 14 | 35 | 35.3 | 100.9 | MURO | 35.3 | 1 | 100.857
24603 - FLORA - PARQUE CENTRAL LOS ROBLES | 718 | 5000 | Escalera Torre 4 P 18-19 | 2025-11-10 | 2025-11-24 | 14 | 35 | 35.5 | 101.4 |  | 35.5 | 1 | 101.429
24603 - FLORA - PARQUE CENTRAL LOS ROBLES | 707 | AU-5000 | Muros ejes G-L Piso 20 torre 4 | 2025-11-05 | 2025-11-19 | 14 | 35 | 40.3 | 115.1 | MURO | 40.3 | 1 | 115.143
24603 - FLORA - PARQUE CENTRAL LOS ROBLES | 695 | 5000 | Muros ejes 1-8 / G-L Piso 19 Torre 3 | 2025-10-30 | 2025-11-13 | 14 | 35 | 41.5 | 118.6 | MURO | 41.5 | 1 | 118.571
24603 - FLORA - PARQUE CENTRAL LOS ROBLES | 692 | 5000 | Escalera Piso 17-18 Torre 4 | 2025-10-30 | 2025-11-13 | 14 | 35 | 37.6 | 107.4 |  | 37.6 | 1 | 107.429
24603 - FLORA - PARQUE CENTRAL LOS ROBLES | 696 | AU 5000 | Muros ejes 3-10 / A-F Piso 20 torre 4 | 2025-10-31 | 2025-11-14 | 14 | 35 | 35.3 | 100.9 | MURO | 35.3 | 1 | 100.857
24603 - FLORA - PARQUE CENTRAL LOS ROBLES | 703 | AU 5000 | Muros ejes 1-3 / A-F Piso 20 torre 4 y ejes 9-12 / A-F Piso 20 torre 3 | 2025-11-04 | 2025-11-18 | 14 | 35 | 38.9 | 111.1 | MURO | 38.9 | 1 | 111.143
24603 - FLORA - PARQUE CENTRAL LOS ROBLES | 701 | AU 5000 | Muros ejes 5-10 / G-L y 2-4 / E-F Piso 20 torre 4 | 2025-11-01 | 2025-11-15 | 14 | 35 | 36.2 | 103.4 | MURO | 36.2 | 1 | 103.429
24603 - FLORA - PARQUE CENTRAL LOS ROBLES | 690 | 5000 | Muros ejes 1-7 / A-F y 8-9 / G-L Piso 19 Torre 3 | 2025-10-29 | 2025-11-12 | 14 | 35 | 36.8 | 105.1 | MURO | 36.8 | 1 | 105.143
24603 - FLORA - PARQUE CENTRAL LOS ROBLES | 688 | 5000 | Muros ejes 9-12 / G-L y 7-8 / A y 1-3 / G-L Piso 19 Torre 4 | 2025-10-28 | 2025-11-11 | 14 | 35 | 45.1 | 128.9 | MURO | 45.1 | 1 | 128.857
24603 - FLORA - PARQUE CENTRAL LOS ROBLES | 684 | 5000 | Muros torre 4 Piso 19 ejes 1-4 / A-F | 2025-10-27 | 2025-11-10 | 14 | 35 | 42.8 | 122.3 | MURO | 42.8 | 1 | 122.286
24603 - FLORA - PARQUE CENTRAL LOS ROBLES | 683 | 5000 | Placa torre 3 Piso 19 ejes 1-8 / G-L | 2025-10-27 | 2025-11-10 | 14 | 35 | 48.9 | 139.7 | PLACA | 48.9 | 1 | 139.714
24603 - FLORA - PARQUE CENTRAL LOS ROBLES | 679 | 5000 | Muros eje 3-10 / G-L Piso 19 Torre 4 | 2025-10-25 | 2025-11-08 | 14 | 35 | 55.9 | 159.7 | MURO | 55.9 | 1 | 159.714
24603 - FLORA - PARQUE CENTRAL LOS ROBLES | 678 | 5000 | Placa ejes 1-8 / A-F Piso 19 Torre 3 | 2025-10-25 | 2025-11-08 | 14 | 35 | 37.7 | 107.7 | PLACA | 37.7 | 1 | 107.714
24603 - FLORA - PARQUE CENTRAL LOS ROBLES | 676 | 5000 | Muros ejes 3-10 / A-F Piso 19, torre 4 | 2025-10-24 | 2025-11-07 | 14 | 35 | 45.4 | 129.7 | MURO | 45.4 | 1 | 129.714
24603 - FLORA - PARQUE CENTRAL LOS ROBLES | 675 | 5000 | Placa ejes 8-12 / G-L Piso 19, torre 3 | 2025-10-24 | 2025-11-07 | 14 | 35 | 33.1 | 94.6 | PLACA | 33.1 | 1 | 94.571
24603 - FLORA - PARQUE CENTRAL LOS ROBLES | 672 | 5000 | Placa ejes 8-12 / A-F Piso 19, torre 4 | 2025-10-23 | 2025-11-06 | 14 | 35 | 54.8 | 156.6 | PLACA | 54.8 | 1 | 156.571
24603 - FLORA - PARQUE CENTRAL LOS ROBLES | 669 | 5000 | Placa ejes 3-10 / A-L Piso 18, torre 4 | 2025-10-22 | 2025-11-05 | 14 | 35 | 43.9 | 125.4 | PLACA | 43.9 | 1 | 125.429
24603 - FLORA - PARQUE CENTRAL LOS ROBLES | 664 | 5000 | Placa ejes 3-10 / A-F Piso 19 Torre 4 | 2025-10-21 | 2025-11-04 | 14 | 35 | 45.2 | 129.1 | PLACA | 45.2 | 1 | 129.143
24603 - FLORA - PARQUE CENTRAL LOS ROBLES | 660 | 5000 | Placa ejes 1-8 / G-L Piso 18 Torre 3 | 2025-10-20 | 2025-11-03 | 14 | 35 | 40.5 | 115.7 | PLACA | 40.5 | 1 | 115.714
24603 - FLORA - PARQUE CENTRAL LOS ROBLES | 658 | 5000 | Escalera piso 14-15 | 2025-10-20 | 2025-11-03 | 14 | 35 | 53.3 | 152.3 |  | 53.3 | 1 | 152.286
24603 - FLORA - PARQUE CENTRAL LOS ROBLES | 653 | 5000 | Placa eje 1-8 / A-H Piso 18 Torre 3 | 2025-10-18 | 2025-11-01 | 14 | 35 | 50.4 | 144 | PLACA | 50.4 | 1 | 144
24603 - FLORA - PARQUE CENTRAL LOS ROBLES | 651 | 5000 | Placa ejes 1-3 / A-F Piso 18, torre 4 y ejes 8-12 / A-G Piso 18 Torre 3 | 2025-10-17 | 2025-10-31 | 14 | 35 | 46 | 131.4 | PLACA | 46 | 1 | 131.429
24603 - FLORA - PARQUE CENTRAL LOS ROBLES | 648 | 5000 | Placa ejes A-G / 8-12 Piso 18 torre 3 | 2025-10-16 | 2025-10-30 | 14 | 35 | 42.9 | 122.6 | PLACA | 42.9 | 1 | 122.571
24603 - FLORA - PARQUE CENTRAL LOS ROBLES | 644 | 5000 | Placa ejes G-L / 10-4 Piso 18 torre 4 | 2025-10-15 | 2025-10-29 | 14 | 35 | 43.3 | 123.7 | PLACA | 43.3 | 1 | 123.714
24603 - FLORA - PARQUE CENTRAL LOS ROBLES | 641 | 5000 | Escalera piso 15-16 | 2025-10-15 | 2025-10-29 | 14 | 35 | 37.3 | 106.6 |  | 37.3 | 1 | 106.571
24603 - FLORA - PARQUE CENTRAL LOS ROBLES | 639 | 5000 | Placa ejes 3-10 / A-F Piso 18 torre 4 | 2025-10-14 | 2025-10-28 | 14 | 35 | 38.9 | 111.1 | PLACA | 38.9 | 1 | 111.143
24603 - FLORA - PARQUE CENTRAL LOS ROBLES | 632 | 5000 | Placa ejes 1-8 / G-L Piso 17 torre 3 y escalera Piso 13-14 | 2025-10-09 | 2025-10-23 | 14 | 35 | 38.6 | 110.3 | PLACA | 38.6 | 1 | 110.286
24603 - FLORA - PARQUE CENTRAL LOS ROBLES | 630 | 5000 | Placa ejes 1-8 / A-F Piso 17 torre 3 | 2025-10-08 | 2025-10-22 | 14 | 35 | 39.7 | 113.4 | PLACA | 39.7 | 1 | 113.429
24603 - FLORA - PARQUE CENTRAL LOS ROBLES | 626 | 5000 | Placa ejes 8-12 / G-L Piso 17, torre 3 y eje 1-3 / G-L Piso 17, torre 4 | 2025-10-07 | 2025-10-21 | 14 | 35 | 53.1 | 151.7 | PLACA | 53.1 | 1 | 151.714
24603 - FLORA - PARQUE CENTRAL LOS ROBLES | 622 | 5000 | Placa ejes 8-12 / A-F Piso 17 Torre 3 y ejes 1-3 / A-F Piso 17 Torre 4 | 2025-10-06 | 2025-10-20 | 14 | 35 | 42.3 | 120.9 | PLACA | 42.3 | 1 | 120.857
24603 - FLORA - PARQUE CENTRAL LOS ROBLES | 619 | 5000 | Placa ejes 3-10 / G-L Piso 17 Torre 4 | 2025-10-04 | 2025-10-18 | 14 | 35 | 39.6 | 113.1 | PLACA | 39.6 | 1 | 113.143
24603 - FLORA - PARQUE CENTRAL LOS ROBLES | 618 | 5000 | Escalera piso 14-15 Torre 4 | 2025-10-04 | 2025-10-18 | 14 | 35 | 40.8 | 116.6 |  | 40.8 | 1 | 116.571
24603 - FLORA - PARQUE CENTRAL LOS ROBLES | 616 | 5000 | Placa ejes 3-10 / A-F Piso 17, torre 4 | 2025-10-03 | 2025-10-17 | 14 | 35 | 43.6 | 124.6 | PLACA | 43.6 | 1 | 124.571
24603 - FLORA - PARQUE CENTRAL LOS ROBLES | 612 | 5000 | Placa ejes 1-8 / G-L, Piso 16, torre 3 | 2025-10-02 | 2025-10-16 | 14 | 35 | 39.2 | 112 | PLACA | 39.2 | 1 | 112
24603 - FLORA - PARQUE CENTRAL LOS ROBLES | 610 | 5000 | Placa ejes 1-8 / A-F Piso 16, torre 3 | 2025-10-01 | 2025-10-15 | 14 | 35 | 36.1 | 103.1 | PLACA | 36.1 | 1 | 103.143
24603 - FLORA - PARQUE CENTRAL LOS ROBLES | 608 | 5000 | Placa eje 3-1 / A-F Torre 4 y eje 8-12 / A-F torre 3 | 2025-09-30 | 2025-10-14 | 14 | 35 | 42 | 120 | PLACA | 42 | 1 | 120
24603 - FLORA - PARQUE CENTRAL LOS ROBLES | 605 | 5000 | Placa ejes 1-3 / A-F Piso 16 torre 4 y ejes 8-12 / A-F Piso 16 torre 3 | 2025-09-29 | 2025-10-13 | 14 | 35 | 40.6 | 116 | PLACA | 40.6 | 1 | 116
24603 - FLORA - PARQUE CENTRAL LOS ROBLES | 604 | 5000 | Placa ejes 3-10 / G-L Piso 16 torre 4 | 2025-09-27 | 2025-10-11 | 14 | 35 | 35.3 | 100.9 | PLACA | 35.3 | 1 | 100.857
24603 - FLORA - PARQUE CENTRAL LOS ROBLES | 601 | 5000 | Placa ejes 3-10 / A-F Piso 16 torre 4 | 2025-09-26 | 2025-10-10 | 14 | 35 | 41.7 | 119.1 | PLACA | 41.7 | 1 | 119.143
24603 - FLORA - PARQUE CENTRAL LOS ROBLES | 596 | 5000 | Placa ejes 1-8 / F-L Piso 15 torre 3 | 2025-09-25 | 2025-10-09 | 14 | 35 | 38.5 | 110 | PLACA | 38.5 | 1 | 110
24603 - FLORA - PARQUE CENTRAL LOS ROBLES | 593 | 5000 | Placa ejes 1-8 / A-G Piso 15 torre 3 | 2025-09-24 | 2025-10-08 | 14 | 35 | 41.9 | 119.7 | PLACA | 41.9 | 1 | 119.714
24603 - FLORA - PARQUE CENTRAL LOS ROBLES | 591 | 5000 | Placa ejes 1-3 / G-L Piso 15 torre 4 y 8-12 / G-A Piso 3 torre 3 | 2025-09-23 | 2025-10-07 | 14 | 35 | 39.9 | 114 | PLACA | 39.9 | 1 | 114
24603 - FLORA - PARQUE CENTRAL LOS ROBLES | 587 | 5000 | Placa ejes 1-3 / A-F Piso 15 torre 4 y ejes 8-12 / A-F Piso 15 torre 3 | 2025-09-22 | 2025-10-06 | 14 | 35 | 41.6 | 118.9 | PLACA | 41.6 | 1 | 118.857
24603 - FLORA - PARQUE CENTRAL LOS ROBLES | 584 | 5000 | Placa ejes 3-10 / G-L Piso 15 torre 4 | 2025-09-19 | 2025-10-03 | 14 | 35 | 35.6 | 101.7 | PLACA | 35.6 | 1 | 101.714
24603 - FLORA - PARQUE CENTRAL LOS ROBLES | 580 | 5000 | Placa ejes 3-10 / A-F Piso 15 torre 4 | 2025-09-18 | 2025-10-02 | 14 | 35 | 36.9 | 105.4 | PLACA | 36.9 | 1 | 105.429
24603 - FLORA - PARQUE CENTRAL LOS ROBLES | 578 | 5000 | Placa ejes 8-1 / L-F Piso 14 torre 3 | 2025-09-17 | 2025-10-01 | 14 | 35 | 41.3 | 118 | PLACA | 41.3 | 1 | 118
24603 - FLORA - PARQUE CENTRAL LOS ROBLES | 572 | 5000 | Placa ejes 1-8 / A-G Piso 14 torre 3 | 2025-09-15 | 2025-09-29 | 14 | 35 | 36.9 | 105.4 | PLACA | 36.9 | 1 | 105.429
24603 - FLORA - PARQUE CENTRAL LOS ROBLES | 570 | 5000 | Placa ejes 2-3 / H-L Piso 14 torre 4 y 8-12 / F-L Piso 14 torre | 2025-09-12 | 2025-09-26 | 14 | 35 | 32.5 | 92.9 | PLACA | 32.5 | 1 | 92.857
24603 - FLORA - PARQUE CENTRAL LOS ROBLES | 565 | 5000 | Placa ejes 1-3 / A-G Piso 14 torre 4 y ejes 8-12 / A-F Piso 14 torre 3 | 2025-09-11 | 2025-09-25 | 14 | 35 | 41.7 | 119.1 | PLACA | 41.7 | 1 | 119.143
24603 - FLORA - PARQUE CENTRAL LOS ROBLES | 561 | 5000 | Placa ejes 3-10 / 15-L Piso 13 torre 3 | 2025-09-10 | 2025-09-24 | 14 | 35 | 39 | 111.4 | PLACA | 39 | 1 | 111.429
24603 - FLORA - PARQUE CENTRAL LOS ROBLES | 559 | 5000 | Placa ejes 3-10 / A-F Piso 14 torre | 2025-09-09 | 2025-09-23 | 14 | 35 | 41.5 | 118.6 | PLACA | 41.5 | 1 | 118.571
24603 - FLORA - PARQUE CENTRAL LOS ROBLES | 551 | 5000 | Placa ejes 1-8 / A-G Piso 13 torre 3 | 2025-09-05 | 2025-09-19 | 14 | 35 | 42 | 120 | PLACA | 42 | 1 | 120
24603 - FLORA - PARQUE CENTRAL LOS ROBLES | 545 | 5000 | Placa ejes 1-3 / G-K Piso 13 torre 4 y ejes 8-12 / F-L Piso 13 torre 3 | 2025-09-03 | 2025-09-17 | 14 | 35 | 34.8 | 99.4 | PLACA | 34.8 | 1 | 99.429
24603 - FLORA - PARQUE CENTRAL LOS ROBLES | 542 | 5000 | Placa ejes 1-3 / A-G Piso 13 torre 4 y 8-12 / L-F Piso 13 torre 3 | 2025-09-02 | 2025-09-16 | 14 | 35 | 39.9 | 114 | PLACA | 39.9 | 1 | 114
24603 - FLORA - PARQUE CENTRAL LOS ROBLES | 538 | 5000 | Placa ejes 10-3 / G-L Piso 13 torre 4 | 2025-09-01 | 2025-09-15 | 14 | 35 | 38.3 | 109.4 | PLACA | 38.3 | 1 | 109.429
24603 - FLORA - PARQUE CENTRAL LOS ROBLES | 535 | 5000 | Placa ejes A-F / 3-10 Piso 13 torre 4 | 2025-08-29 | 2025-09-12 | 14 | 35 | 38 | 108.6 | PLACA | 38 | 1 | 108.571
24603 - FLORA - PARQUE CENTRAL LOS ROBLES | 530 | 5000 | Placa ejes 1-8 / G-L Piso 12, torre 3 | 2025-08-28 | 2025-09-11 | 14 | 35 | 36.8 | 105.1 | PLACA | 36.8 | 1 | 105.143
24603 - FLORA - PARQUE CENTRAL LOS ROBLES | 526 | 5000 | Placa ejes 1-8 / A-F Piso 12, torre 3 | 2025-08-27 | 2025-09-10 | 14 | 35 | 37.5 | 107.1 | PLACA | 37.5 | 1 | 107.143
24603 - FLORA - PARQUE CENTRAL LOS ROBLES | 521 | 5000 | Placa ejes 8-12 / G-L Piso 12, torre 3 y ejes 1-3 / G-L Piso 12, torre 4 | 2025-08-26 | 2025-09-09 | 14 | 35 | 36.8 | 105.1 | PLACA | 36.8 | 1 | 105.143
24603 - FLORA - PARQUE CENTRAL LOS ROBLES | 518 | 5000 | Placa ejes 3-1 / F-A Piso 12, torre 14 y ejes 8-12 / F-A Piso 12, torre 3 | 2025-08-25 | 2025-09-08 | 14 | 35 | 37.8 | 108 | PLACA | 37.8 | 1 | 108
24603 - FLORA - PARQUE CENTRAL LOS ROBLES | 910 | Plástico | Vigas cimentación torre 2, Ejes 9-11 / A-L | 2026-02-03 | 2026-02-17 | 14 | 31.5 | 39.2 | 124.4 |  | 39.2 | 1 | 124.444
24603 - FLORA - PARQUE CENTRAL LOS ROBLES | 883 | Tremie | Pilote 17, Torre 2 | 2026-01-24 | 2026-02-07 | 14 | 31.5 | 34.5 | 109.5 |  | 34.5 | 1 | 109.524
24603 - FLORA - PARQUE CENTRAL LOS ROBLES | 879 | Tremie | Pilote 32, Torre 2 | 2026-01-23 | 2026-02-06 | 14 | 31.5 | 37.9 | 120.3 |  | 37.9 | 1 | 120.317
24603 - FLORA - PARQUE CENTRAL LOS ROBLES | 811 | Tremie | Pilote #24 torre 2 | 2025-12-12 | 2025-12-26 | 14 | 31.5 | 39.4 | 125.1 |  | 39.4 | 1 | 125.079
24603 - FLORA - PARQUE CENTRAL LOS ROBLES | 806 | Tremie | Pilote 45 torre 1 | 2025-12-11 | 2025-12-25 | 14 | 31.5 | 35.9 | 114 |  | 35.9 | 1 | 113.968
24603 - FLORA - PARQUE CENTRAL LOS ROBLES | 800 | T 4500 | Pilote 22 torre 2 | 2025-12-06 | 2025-12-20 | 14 | 31.5 | 23.3 | 74 |  | 23.3 | 1 | 73.968
24603 - FLORA - PARQUE CENTRAL LOS ROBLES | 797 | T 4500 | Pilote 38 torre 1 | 2025-12-05 | 2025-12-19 | 14 | 31.5 | 35.6 | 113 |  | 35.6 | 1 | 113.016
24603 - FLORA - PARQUE CENTRAL LOS ROBLES | 775 | 4500 | Voca columna C2 piso 1 eje 3-B | 2025-11-28 | 2025-12-12 | 14 | 31.5 | 30.6 | 97.1 |  | 30.6 | 1 | 97.143
24603 - FLORA - PARQUE CENTRAL LOS ROBLES | 774 | 4500 | Pilote 35 torre 1 | 2025-11-28 | 2025-12-12 | 14 | 31.5 | 31.1 | 98.7 |  | 31.1 | 1 | 98.73
24603 - FLORA - PARQUE CENTRAL LOS ROBLES | 779 | 4500 | Pilote 8 torre 1 | 2025-11-29 | 2025-12-13 | 14 | 31.5 | 31.3 | 99.4 |  | 31.3 | 1 | 99.365
24603 - FLORA - PARQUE CENTRAL LOS ROBLES | 782 | 4500 | Pilote 61 torre 1 | 2025-12-01 | 2025-12-15 | 14 | 31.5 | 36.2 | 114.9 |  | 36.2 | 1 | 114.921
24603 - FLORA - PARQUE CENTRAL LOS ROBLES | 765 | 4500 | Pilote 9 torre 2 | 2025-11-26 | 2025-12-10 | 14 | 31.5 | 40.8 | 129.5 |  | 40.8 | 1 | 129.524
24603 - FLORA - PARQUE CENTRAL LOS ROBLES | 769 | 4500 | Pilote 62 torre 1 | 2025-11-27 | 2025-12-11 | 14 | 31.5 | 34.2 | 108.6 |  | 34.2 | 1 | 108.571
24603 - FLORA - PARQUE CENTRAL LOS ROBLES | 763 | 4500 | Pilote 30 torre 1 | 2025-11-25 | 2025-12-09 | 14 | 31.5 | 33.3 | 105.7 |  | 33.3 | 1 | 105.714
24603 - FLORA - PARQUE CENTRAL LOS ROBLES | 758 | 4500 | Pilote 56 torre 1 | 2025-11-24 | 2025-12-08 | 14 | 31.5 | 31.8 | 101 |  | 31.8 | 1 | 100.952
24603 - FLORA - PARQUE CENTRAL LOS ROBLES | 756 | 4500 | Pilote 33 torre 2 | 2025-11-22 | 2025-12-06 | 14 | 31.5 | 31.9 | 101.3 |  | 31.9 | 1 | 101.27
24603 - FLORA - PARQUE CENTRAL LOS ROBLES | 753 | 4500 | Pilote 31 torre 1 | 2025-11-21 | 2025-12-05 | 14 | 31.5 | 24.6 | 78.1 |  | 24.6 | 1 | 78.095
24603 - FLORA - PARQUE CENTRAL LOS ROBLES | 749 | 4500 | Pilote 51 torre 1 | 2025-11-20 | 2025-12-04 | 14 | 31.5 | 33.1 | 105.1 |  | 33.1 | 1 | 105.079
24603 - FLORA - PARQUE CENTRAL LOS ROBLES | 746 | 4500 | Pilote 69 torre 1 | 2025-11-19 | 2025-12-03 | 14 | 31.5 | 28.5 | 90.5 |  | 28.5 | 1 | 90.476
24603 - FLORA - PARQUE CENTRAL LOS ROBLES | 741 | 4500 | Pilote 32 torre 1 | 2025-11-15 | 2025-11-29 | 14 | 31.5 | 30.1 | 95.6 |  | 30.1 | 1 | 95.556
24603 - FLORA - PARQUE CENTRAL LOS ROBLES | 735 |  | Pilote 15 torre 2 | 2025-11-14 | 2025-11-28 | 14 | 31.5 | 31.7 | 100.6 |  | 31.7 | 1 | 100.635
24603 - FLORA - PARQUE CENTRAL LOS ROBLES | 729 | T 4500 | Pilote 29 torre 1 | 2025-11-13 | 2025-11-27 | 14 | 31.5 | 28.8 | 91.4 |  | 28.8 | 1 | 91.429
24603 - FLORA - PARQUE CENTRAL LOS ROBLES | 726 | T4500 | Pilote 52 torre 1 | 2025-11-12 | 2025-11-26 | 14 | 31.5 | 27.1 | 86 |  | 27.1 | 1 | 86.032
24603 - FLORA - PARQUE CENTRAL LOS ROBLES | 717 | T 4500 | Pilote 63 Torre 1 | 2025-11-08 | 2025-11-22 | 14 | 31.5 | 25.8 | 81.9 |  | 25.8 | 1 | 81.905
24603 - FLORA - PARQUE CENTRAL LOS ROBLES | 710 | T-4500 | Pilote 46 torre 1 | 2025-11-06 | 2025-11-20 | 14 | 31.5 | 28.1 | 89.2 |  | 28.1 | 1 | 89.206
24603 - FLORA - PARQUE CENTRAL LOS ROBLES | 706 | T-4500 | Pilote 67 torre 1 | 2025-11-05 | 2025-11-19 | 14 | 31.5 | 29.7 | 94.3 |  | 29.7 | 1 | 94.286
24603 - FLORA - PARQUE CENTRAL LOS ROBLES | 715 | T-3000 | Pilote 70 Plataforma 1 | 2025-11-07 | 2025-11-21 | 14 | 31.5 | 27.9 | 88.6 |  | 27.9 | 1 | 88.571
24603 - FLORA - PARQUE CENTRAL LOS ROBLES | 714 | T-4500 | Pilote 26 torre 1 | 2025-11-07 | 2025-11-21 | 14 | 31.5 | 22 | 69.8 |  | 22 | 1 | 69.841
24603 - FLORA - PARQUE CENTRAL LOS ROBLES | 693 | 4500 | Pilote 42 Torre 1 | 2025-10-30 | 2025-11-13 | 14 | 31.5 | 25.2 | 80 |  | 25.2 | 1 | 80
24603 - FLORA - PARQUE CENTRAL LOS ROBLES | 699 | 4500 | Pilote 61 torre 2 | 2025-11-01 | 2025-11-15 | 14 | 31.5 | 26.4 | 83.8 |  | 26.4 | 1 | 83.81
24603 - FLORA - PARQUE CENTRAL LOS ROBLES | 698 | 4500 | Pilote 20 torre 1 | 2025-11-01 | 2025-11-15 | 14 | 31.5 | 26.2 | 83.2 |  | 26.2 | 1 | 83.175
24603 - FLORA - PARQUE CENTRAL LOS ROBLES | 689 | 4500 | Pilote 70 Torre 1 | 2025-10-29 | 2025-11-12 | 14 | 31.5 | 23.3 | 74 |  | 23.3 | 1 | 73.968
24603 - FLORA - PARQUE CENTRAL LOS ROBLES | 686 | 4500 | Pilote 27 Torre 1 | 2025-10-28 | 2025-11-11 | 14 | 31.5 | 43.2 | 137.1 |  | 43.2 | 1 | 137.143
24603 - FLORA - PARQUE CENTRAL LOS ROBLES | 685 | 4500 | Pilote 28 Torre 2 | 2025-10-27 | 2025-11-10 | 14 | 31.5 | 33.1 | 105.1 |  | 33.1 | 1 | 105.079
24603 - FLORA - PARQUE CENTRAL LOS ROBLES | 682 | 4500 | Pilote 25 Torre 1 | 2025-10-27 | 2025-11-10 | 14 | 31.5 | 34.6 | 109.8 |  | 34.6 | 1 | 109.841
24603 - FLORA - PARQUE CENTRAL LOS ROBLES | 677 | 4500 | Pilote 39 Torre 1 | 2025-10-25 | 2025-11-08 | 14 | 31.5 | 32.1 | 101.9 |  | 32.1 | 1 | 101.905
24603 - FLORA - PARQUE CENTRAL LOS ROBLES | 674 | 4500 | Pilote 75, torre 2 | 2025-10-24 | 2025-11-07 | 14 | 31.5 | 38 | 120.6 |  | 38 | 1 | 120.635
24603 - FLORA - PARQUE CENTRAL LOS ROBLES | 671 | 4500 | Pilote 15, torre 1 | 2025-10-23 | 2025-11-06 | 14 | 31.5 | 35.4 | 112.4 |  | 35.4 | 1 | 112.381
24603 - FLORA - PARQUE CENTRAL LOS ROBLES | 668 | 4500 | Pilote 33 torre 1 | 2025-10-22 | 2025-11-05 | 14 | 31.5 | 27 | 85.7 |  | 27 | 1 | 85.714
24603 - FLORA - PARQUE CENTRAL LOS ROBLES | 663 | 4500 | Pilote 19 Torre 1 | 2025-10-21 | 2025-11-04 | 14 | 31.5 | 33.3 | 105.7 |  | 33.3 | 1 | 105.714
24603 - FLORA - PARQUE CENTRAL LOS ROBLES | 662 | 4500 | Pilote 47 Torre 1 | 2025-10-21 | 2025-11-04 | 14 | 31.5 | 34.1 | 108.3 |  | 34.1 | 1 | 108.254
24603 - FLORA - PARQUE CENTRAL LOS ROBLES | 659 | 4500 | Pilote 64 Torre 1 | 2025-10-20 | 2025-11-03 | 14 | 31.5 | 30.9 | 98.1 |  | 30.9 | 1 | 98.095
24603 - FLORA - PARQUE CENTRAL LOS ROBLES | 657 | 4500 | Pilote 21 torre 1 | 2025-10-18 | 2025-11-01 | 14 | 31.5 | 33 | 104.8 |  | 33 | 1 | 104.762
24603 - FLORA - PARQUE CENTRAL LOS ROBLES | 655 | 4500 | Pilote 4 Torre 2 | 2025-10-18 | 2025-11-01 | 14 | 31.5 | 27 | 85.7 |  | 27 | 1 | 85.714
24603 - FLORA - PARQUE CENTRAL LOS ROBLES | 650 | 4500 | Pilote 40 torre 1 | 2025-10-17 | 2025-10-30 | 14 | 31.5 | 38.6 | 122.5 |  | 38.6 | 1 | 122.54
24603 - FLORA - PARQUE CENTRAL LOS ROBLES | 649 | 4500 | Pilote 60 torre 2 | 2025-10-17 | 2025-10-30 | 14 | 31.5 | 38.3 | 121.6 |  | 38.3 | 1 | 121.587
24603 - FLORA - PARQUE CENTRAL LOS ROBLES | 646 | 4500 | Pilote 13 torre 1 | 2025-10-16 | 2025-10-30 | 14 | 31.5 | 30.9 | 98.1 |  | 30.9 | 1 | 98.095
24603 - FLORA - PARQUE CENTRAL LOS ROBLES | 643 | 4500 | Pilote 65 torre 1 | 2025-10-15 | 2025-10-29 | 14 | 31.5 | 34.9 | 110.8 |  | 34.9 | 1 | 110.794
24603 - FLORA - PARQUE CENTRAL LOS ROBLES | 633 | 4500 | Pilote 49 torre 1 | 2025-10-09 | 2025-10-23 | 14 | 31.5 | 28 | 88.9 |  | 28 | 1 | 88.889
24603 - FLORA - PARQUE CENTRAL LOS ROBLES | 629 | 4500 | Pilote 23 torre 1 | 2025-10-08 | 2025-10-22 | 14 | 31.5 | 39 | 123.8 |  | 39 | 1 | 123.81
24603 - FLORA - PARQUE CENTRAL LOS ROBLES | 638 | 4500 | Pilote 34 torre 1 | 2025-10-11 | 2025-10-25 | 14 | 31.5 | 34.2 | 108.6 |  | 34.2 | 1 | 108.571
24603 - FLORA - PARQUE CENTRAL LOS ROBLES | 637 | 4500 | Pilote 16 torre 1 | 2025-10-11 | 2025-10-25 | 14 | 31.5 | 28.3 | 89.8 |  | 28.3 | 1 | 89.841
24603 - FLORA - PARQUE CENTRAL LOS ROBLES | 636 | 4500 | Pilote 66 torre 1 | 2025-10-10 | 2025-10-24 | 14 | 31.5 | 28.2 | 89.5 |  | 28.2 | 1 | 89.524
24603 - FLORA - PARQUE CENTRAL LOS ROBLES | 635 | 4500 | Pilote 27 torre 2 | 2025-10-10 | 2025-10-24 | 14 | 31.5 | 27.9 | 88.6 |  | 27.9 | 1 | 88.571
24603 - FLORA - PARQUE CENTRAL LOS ROBLES | 625 | 4500 | Pilote 11, torre 1 | 2025-10-07 | 2025-10-21 | 14 | 31.5 | 27.6 | 87.6 |  | 27.6 | 1 | 87.619
24603 - FLORA - PARQUE CENTRAL LOS ROBLES | 621 | 4500 | Pilote 57 Torre 1 | 2025-10-06 | 2025-10-20 | 14 | 31.5 | 35.5 | 112.7 |  | 35.5 | 1 | 112.698
24603 - FLORA - PARQUE CENTRAL LOS ROBLES | 614 | 4500 | Pilote 12, torre 1 | 2025-10-03 | 2025-10-17 | 14 | 31.5 | 28.4 | 90.2 |  | 28.4 | 1 | 90.159
24603 - FLORA - PARQUE CENTRAL LOS ROBLES | 600 | 4500 | Pilote 28 torre 1 | 2025-09-26 | 2025-10-10 | 14 | 31.5 | 24.5 | 77.8 |  | 24.5 | 1 | 77.778
24603 - FLORA - PARQUE CENTRAL LOS ROBLES | 598 | 4500 | Pilote 58 torre 1 | 2025-09-25 | 2025-10-09 | 14 | 31.5 | 26.1 | 82.9 |  | 26.1 | 1 | 82.857
24603 - FLORA - PARQUE CENTRAL LOS ROBLES | 597 | 4500 | Pilote 02 torre 1 | 2025-09-25 | 2025-10-09 | 14 | 31.5 | 22.8 | 72.4 |  | 22.8 | 1 | 72.381
24603 - FLORA - PARQUE CENTRAL LOS ROBLES | 592 | 4500 | Pilote 12 torre 1 | 2025-09-24 | 2025-10-08 | 14 | 31.5 | 28.2 | 89.5 |  | 28.2 | 1 | 89.524
24603 - FLORA - PARQUE CENTRAL LOS ROBLES | 590 | 4500 | Pilote 14 torre 1 | 2025-09-23 | 2025-10-07 | 14 | 31.5 | 29 | 92.1 |  | 29 | 1 | 92.063
24603 - FLORA - PARQUE CENTRAL LOS ROBLES | 588 | 4500 | Pilote 59 torre 1 | 2025-09-22 | 2025-10-06 | 14 | 31.5 | 26.4 | 83.8 |  | 26.4 | 1 | 83.81
24603 - FLORA - PARQUE CENTRAL LOS ROBLES | 586 | 4500 | Pilote 18 torre 1 | 2025-09-20 | 2025-10-04 | 14 | 31.5 | 24.5 | 77.8 |  | 24.5 | 1 | 77.778
24603 - FLORA - PARQUE CENTRAL LOS ROBLES | 583 | 4500 | Pilote 01 Torre 1 | 2025-09-19 | 2025-10-03 | 14 | 31.5 | 24.6 | 78.1 |  | 24.6 | 1 | 78.095
24603 - FLORA - PARQUE CENTRAL LOS ROBLES | 579 | 4500 | Pilote 24 torre 1 | 2025-09-18 | 2025-10-02 | 14 | 31.5 | 27 | 85.7 |  | 27 | 1 | 85.714
24603 - FLORA - PARQUE CENTRAL LOS ROBLES | 571 | 4500 | Pilote 09 torre 1 | 2025-09-15 | 2025-09-29 | 14 | 31.5 | 30.8 | 97.8 |  | 30.8 | 1 | 97.778
24603 - FLORA - PARQUE CENTRAL LOS ROBLES | 576 | 4500 | Pilote 10 torre 1 | 2025-09-17 | 2025-10-01 | 14 | 31.5 | 31.2 | 99 |  | 31.2 | 1 | 99.048
24603 - FLORA - PARQUE CENTRAL LOS ROBLES | 575 | 4500 | Pilote 54 torre 1 | 2025-09-16 | 2025-09-30 | 14 | 31.5 | 39.2 | 124.4 |  | 39.2 | 1 | 124.444
24603 - FLORA - PARQUE CENTRAL LOS ROBLES | 569 | 4500 | Pilote 60 torre 1 | 2025-09-12 | 2025-09-26 | 14 | 31.5 | 47.3 | 150.2 |  | 47.3 | 1 | 150.159
24603 - FLORA - PARQUE CENTRAL LOS ROBLES | 567 | 4500 | Pilote 22 torre 1 | 2025-09-12 | 2025-09-26 | 14 | 31.5 | 30.7 | 97.5 |  | 30.7 | 1 | 97.46
24603 - FLORA - PARQUE CENTRAL LOS ROBLES | 566 | 4500 | Pilote 8 torre 1 | 2025-09-12 | 2025-09-26 | 14 | 31.5 | 32.1 | 101.9 |  | 32.1 | 1 | 101.905
24603 - FLORA - PARQUE CENTRAL LOS ROBLES | 563 | 4500 | Pilote 74 torre 2 | 2025-09-11 | 2025-09-25 | 14 | 31.5 | 32.1 | 101.9 |  | 32.1 | 1 | 101.905
24603 - FLORA - PARQUE CENTRAL LOS ROBLES | 549 | 4500 | Pilote 48 torre 1 | 2025-09-05 | 2025-09-19 | 14 | 31.5 | 26.4 | 83.8 |  | 26.4 | 1 | 83.81
24603 - FLORA - PARQUE CENTRAL LOS ROBLES | 547 | 4500 | Pilote 5 torre 1 | 2025-09-04 | 2025-09-18 | 14 | 31.5 | 29.2 | 92.7 |  | 29.2 | 1 | 92.698
24603 - FLORA - PARQUE CENTRAL LOS ROBLES | 546 | 4500 | Pilote 34 torre 2 | 2025-09-04 | 2025-09-18 | 14 | 31.5 | 29.3 | 93 |  | 29.3 | 1 | 93.016
24603 - FLORA - PARQUE CENTRAL LOS ROBLES | 543 | 4500 | Pilote 56 torre 2 | 2025-09-03 | 2025-09-17 | 14 | 31.5 | 32.3 | 102.5 |  | 32.3 | 1 | 102.54
24603 - FLORA - PARQUE CENTRAL LOS ROBLES | 540 | 4500 | Pilote 70 torre 2 | 2025-09-02 | 2025-09-16 | 14 | 31.5 | 31.2 | 99 |  | 31.2 | 1 | 99.048
24603 - FLORA - PARQUE CENTRAL LOS ROBLES | 534 | 4500 | Pilote 37 Torre 1 | 2025-08-29 | 2025-09-12 | 14 | 31.5 | 30.6 | 97.1 |  | 30.6 | 1 | 97.143
24603 - FLORA - PARQUE CENTRAL LOS ROBLES | 532 | 4500 | Pilote 04, torre 1 | 2025-08-28 | 2025-09-11 | 14 | 31.5 | 39.5 | 125.4 |  | 39.5 | 1 | 125.397
24603 - FLORA - PARQUE CENTRAL LOS ROBLES | 528 | 4500 | Pilote 69 torre 2 | 2025-08-28 | 2025-09-11 | 14 | 31.5 | 33.8 | 107.3 |  | 33.8 | 1 | 107.302
24603 - FLORA - PARQUE CENTRAL LOS ROBLES | 524 | 4500 | Pilote 53, torre 1 | 2025-08-27 | 2025-09-10 | 14 | 31.5 | 38.6 | 122.5 |  | 38.6 | 1 | 122.54
24603 - FLORA - PARQUE CENTRAL LOS ROBLES | 523 | 4500 | Pilote 67, torre 2 | 2025-08-27 | 2025-09-10 | 14 | 31.5 | 33.5 | 106.3 |  | 33.5 | 1 | 106.349
24603 - FLORA - PARQUE CENTRAL LOS ROBLES | 520 | 4500 | Pilote 58, torre 2 | 2025-08-26 | 2025-09-09 | 14 | 31.5 | 33 | 104.8 |  | 33 | 1 | 104.762
24603 - FLORA - PARQUE CENTRAL LOS ROBLES | 1039 | Plástico | Placa T1, ejes 11-13 / A-L | 2026-05-08 | 2026-05-22 | 14 | 31 | 27.5 | 88.7 | PLACA | 27.5 | 1 | 88.71
24603 - FLORA - PARQUE CENTRAL LOS ROBLES | 1031 | Plástico | Placa ejes 8-11 / A-L, cimentación T1 | 2026-05-05 | 2026-05-19 | 14 | 31 | 28.2 | 91 | PLACA | 28.2 | 1 | 90.968
24603 - FLORA - PARQUE CENTRAL LOS ROBLES | 1018 | Plástico | Placa T1, piso 1, ejes 4-8 / A-L | 2026-04-27 | 2026-05-11 | 14 | 31 | 31.5 | 101.6 | PLACA | 31.5 | 1 | 101.613
24603 - FLORA - PARQUE CENTRAL LOS ROBLES | 1014 | Plástico | Cimentación T1, ejes 11-15 / A-L | 2026-04-24 | 2026-05-08 | 14 | 31 | 34.6 | 111.6 |  | 34.6 | 1 | 111.613
24603 - FLORA - PARQUE CENTRAL LOS ROBLES | 1013 | Plástico | Cimentación T1, ejes 11-15 / A-L | 2026-04-24 | 2026-05-08 | 14 | 31 | 33.7 | 108.7 |  | 33.7 | 1 | 108.71
24603 - FLORA - PARQUE CENTRAL LOS ROBLES | 1011 | Plástico | Cimentación T1, placa ejes 1-4 / A-L | 2026-04-22 | 2026-05-06 | 14 | 31 | 38.1 | 122.9 | PLACA | 38.1 | 1 | 122.903
24603 - FLORA - PARQUE CENTRAL LOS ROBLES | 1003 | Plástico | Vigas de cimentación, ejes 7-11 / A-L, T1 | 2026-04-18 | 2026-05-02 | 14 | 31 | 30.8 | 99.4 |  | 30.8 | 1 | 99.355
24603 - FLORA - PARQUE CENTRAL LOS ROBLES | 1002 | Plástico | Vigas de cimentación, ejes 7-11 / A-L, T1 | 2026-04-18 | 2026-05-02 | 14 | 31 | 30.7 | 99 |  | 30.7 | 1 | 99.032
24603 - FLORA - PARQUE CENTRAL LOS ROBLES | 992 | Plástico | Cimentación T1, eje 4-8 / A-L | 2026-04-13 | 2026-04-27 | 14 | 31 | 33.1 | 106.8 |  | 33.1 | 1 | 106.774
24603 - FLORA - PARQUE CENTRAL LOS ROBLES | 991 | Plástico | Cimentación T1, eje 4-8 / A-L | 2026-04-13 | 2026-04-27 | 14 | 31 | 34.1 | 110 |  | 34.1 | 1 | 110
24603 - FLORA - PARQUE CENTRAL LOS ROBLES | 976 | Plástico | Vigas de cimentación T1, ejes 1-4 / A-L | 2026-03-26 | 2026-04-09 | 14 | 31 | 34.6 | 111.6 |  | 34.6 | 1 | 111.613
24603 - FLORA - PARQUE CENTRAL LOS ROBLES | 975 | Plástico | Vigas de cimentación T1, ejes 1-4 / A-L | 2026-03-26 | 2026-04-09 | 14 | 31 | 34.4 | 111 |  | 34.4 | 1 | 110.968
24603 - FLORA - PARQUE CENTRAL LOS ROBLES | 974 | Plástico | Vigas de cimentación T1, ejes 1-4 / A-L | 2026-03-26 | 2026-04-09 | 14 | 31 | 34.3 | 110.6 |  | 34.3 | 1 | 110.645
24603 - FLORA - PARQUE CENTRAL LOS ROBLES | 965 | Plástico | Placa T2, eje 1-5 / A-L y 5-7 / B-E Piso 1 | 2026-03-17 | 2026-03-31 | 14 | 31 | 32 | 103.2 | PLACA | 32 | 1 | 103.226
24603 - FLORA - PARQUE CENTRAL LOS ROBLES | 959 | Plástico | Cimentación T2, ejes 7-9 / H-L | 2026-03-13 | 2026-03-27 | 14 | 31 | 36.8 | 118.7 |  | 36.8 | 1 | 118.71
24603 - FLORA - PARQUE CENTRAL LOS ROBLES | 950 | Industrializado | Cimentación T2, ejes 4-1 / A-L | 2026-03-07 | 2026-03-21 | 14 | 31 | 30.7 | 99 |  | 30.7 | 1 | 99.032
24603 - FLORA - PARQUE CENTRAL LOS ROBLES | 949 | Plástico | Cimentación T2, ejes 4-1 / A-L | 2026-03-07 | 2026-03-21 | 14 | 31 | 31.9 | 102.9 |  | 31.9 | 1 | 102.903
24603 - FLORA - PARQUE CENTRAL LOS ROBLES | 945 | Plástico | Cimentación T2, ejes 7 al 4 | 2026-03-03 | 2026-03-17 | 14 | 31 | 33.9 | 109.4 |  | 33.9 | 1 | 109.355
24603 - FLORA - PARQUE CENTRAL LOS ROBLES | 944 | Plástico | Cimentación T2, ejes 7 al 4 | 2026-03-03 | 2026-03-17 | 14 | 31 | 33.3 | 107.4 |  | 33.3 | 1 | 107.419
24603 - FLORA - PARQUE CENTRAL LOS ROBLES | 943 | Plástico | Losa T2, ejes 15 al 9, piso 1 | 2026-02-28 | 2026-03-14 | 14 | 31 | 45.1 | 145.5 |  | 45.1 | 1 | 145.484
24603 - FLORA - PARQUE CENTRAL LOS ROBLES | 931 | Plástico | Base recalces T2, ejes 6 - 5 y parte del 4 | 2026-02-19 | 2026-03-05 | 14 | 31 | 31 | 100 |  | 31 | 1 | 100
24603 - FLORA - PARQUE CENTRAL LOS ROBLES | 928 | Plástico | Vigas de cimentación T2, ejes 9-7 / L-A | 2026-02-17 | 2026-03-03 | 14 | 31 | 34.1 | 110 |  | 34.1 | 1 | 110
24603 - FLORA - PARQUE CENTRAL LOS ROBLES | 925 | Plástico | Viga de cimentación T2, ejes 9-7 / L-A | 2026-02-17 | 2026-03-03 | 14 | 31 | 31.3 | 101 |  | 31.3 | 1 | 100.968
24603 - FLORA - PARQUE CENTRAL LOS ROBLES | 918 | Tremie | Pilote 21, T2 | 2026-02-07 | 2026-02-21 | 14 | 31 | 31.3 | 101 |  | 31.3 | 1 | 100.968
24603 - FLORA - PARQUE CENTRAL LOS ROBLES | 914 | Autocompactado | Pilote 31 torre 2 | 2026-02-05 | 2026-02-19 | 14 | 31 | 27.9 | 90 |  | 27.9 | 1 | 90
24603 - FLORA - PARQUE CENTRAL LOS ROBLES | 907 | Plástico | Vigas cimentación, ejes 9-11 / A-L, T2 | 2026-02-03 | 2026-02-17 | 14 | 31 | 34.3 | 110.6 |  | 34.3 | 1 | 110.645
24603 - FLORA - PARQUE CENTRAL LOS ROBLES | 906 | Tremie | Pilote 3, T2 | 2026-02-03 | 2026-02-17 | 14 | 31 | 23.9 | 77.1 |  | 23.9 | 1 | 77.097
24603 - FLORA - PARQUE CENTRAL LOS ROBLES | 905 | Plástico | Vigas cimentación, ejes 9-11 / A-L, T2 | 2026-02-03 | 2026-02-17 | 14 | 31 | 37 | 119.4 |  | 37 | 1 | 119.355
24603 - FLORA - PARQUE CENTRAL LOS ROBLES | 901 | Tremie | Pilote 45, T2 | 2026-02-02 | 2026-02-16 | 14 | 31 | 31 | 100 |  | 31 | 1 | 100
24603 - FLORA - PARQUE CENTRAL LOS ROBLES | 898 | Tremie | Pilote 20, T2 | 2026-01-30 | 2026-02-13 | 14 | 31 | 39 | 125.8 |  | 39 | 1 | 125.806
24603 - FLORA - PARQUE CENTRAL LOS ROBLES | 892 | No especificado | Pilote 44, T2 | 2026-01-28 | 2026-02-11 | 14 | 31 | 31.4 | 101.3 |  | 31.4 | 1 | 101.29
24603 - FLORA - PARQUE CENTRAL LOS ROBLES | 876 | Tremie | Pilote 30, T2 | 2026-01-22 | 2026-02-05 | 14 | 31 | 33.1 | 106.8 |  | 33.1 | 1 | 106.774
24603 - FLORA - PARQUE CENTRAL LOS ROBLES | 875 | Tremie | Pilote 2, T2 | 2026-01-21 | 2026-02-04 | 14 | 31 | 27 | 87.1 |  | 27 | 1 | 87.097
24603 - FLORA - PARQUE CENTRAL LOS ROBLES | 858 | Tremie | Pilote 1, T2 | 2026-01-16 | 2026-01-30 | 14 | 31 | 31.2 | 100.6 |  | 31.2 | 1 | 100.645
24603 - FLORA - PARQUE CENTRAL LOS ROBLES | 866 | Tremie | Pilote 55, T2 | 2026-01-20 | 2026-02-02 | 14 | 31 | 31.2 | 100.6 |  | 31.2 | 1 | 100.645
24603 - FLORA - PARQUE CENTRAL LOS ROBLES | 863 | Tremie | Pilote 78, T1 | 2026-01-17 | 2026-01-31 | 14 | 31 | 31.2 | 100.6 |  | 31.2 | 1 | 100.645
24603 - FLORA - PARQUE CENTRAL LOS ROBLES | 849 | Tremie | Pilote # 71, torre 1 | 2026-01-03 | 2026-01-17 | 14 | 31 | 30.4 | 98.1 |  | 30.4 | 1 | 98.065
24603 - FLORA - PARQUE CENTRAL LOS ROBLES | 847 | Tremie | Pilote # 74, torre 1 | 2025-12-30 | 2026-01-13 | 14 | 31 | 29.2 | 94.2 |  | 29.2 | 1 | 94.194
24603 - FLORA - PARQUE CENTRAL LOS ROBLES | 845 | Tremie | Pilote # 50, torre 1 | 2025-12-27 | 2026-01-10 | 14 | 31 | 35.1 | 113.2 |  | 35.1 | 1 | 113.226
24603 - FLORA - PARQUE CENTRAL LOS ROBLES | 843 | Tremie | Pilote # 79, torre 1 | 2025-12-26 | 2026-01-09 | 14 | 31 | 32.6 | 105.2 |  | 32.6 | 1 | 105.161
24603 - FLORA - PARQUE CENTRAL LOS ROBLES | 842 | Tremie | Pilote 80, T1 | 2025-12-23 | 2026-01-06 | 14 | 31 | 24.8 | 80 |  | 24.8 | 1 | 80
24603 - FLORA - PARQUE CENTRAL LOS ROBLES | 839 | Tremie | Pilote 41, T1 | 2025-12-20 | 2026-01-03 | 14 | 31 | 34.1 | 110 |  | 34.1 | 1 | 110
24603 - FLORA - PARQUE CENTRAL LOS ROBLES | 833 | Plástico | Cimentación T2 | 2025-12-19 | 2026-01-02 | 14 | 31 | 30 | 96.8 |  | 30 | 1 | 96.774
24603 - FLORA - PARQUE CENTRAL LOS ROBLES | 831 | Tremie | Pilote 46, T1 | 2025-12-19 | 2026-01-02 | 14 | 31 | 30.3 | 97.7 |  | 30.3 | 1 | 97.742
24603 - FLORA - PARQUE CENTRAL LOS ROBLES | 830 | Plástico | Cimentación T2 | 2025-12-19 | 2026-01-02 | 14 | 31 | 28.3 | 91.3 |  | 28.3 | 1 | 91.29
24603 - FLORA - PARQUE CENTRAL LOS ROBLES | 825 | Tremie | Pilote # 77, T1 | 2025-12-17 | 2025-12-31 | 14 | 31 | 29 | 93.5 |  | 29 | 1 | 93.548
24603 - FLORA - PARQUE CENTRAL LOS ROBLES | 819 | Autocompactado | Muros T4, piso 24, ejes 1-2 / A-F y T3, piso 24, ejes 8-12 / A-F | 2025-12-15 | 2025-12-29 | 14 | 31 | 37.5 | 121 | MURO | 37.5 | 1 | 120.968
24603 - FLORA - PARQUE CENTRAL LOS ROBLES | 816 | Tremie | Pilote # 55, T1 | 2025-12-15 | 2025-12-29 | 14 | 31 | 37.8 | 121.9 |  | 37.8 | 1 | 121.935
24603 - FLORA - PARQUE CENTRAL LOS ROBLES | 990 | Autocompactado | Muros sobre recorrido ascensor T3 | 2026-04-11 | 2026-04-25 | 14 | 28 | 29.4 | 105 | MURO | 29.4 | 1 | 105
24603 - FLORA - PARQUE CENTRAL LOS ROBLES | 983 | Autocompactado | Muros sobre recorrido, ascensor T4 | 2026-04-08 | 2026-04-22 | 14 | 28 | 31.3 | 111.8 | MURO | 31.3 | 1 | 111.786
24603 - FLORA - PARQUE CENTRAL LOS ROBLES | 971 | Autocompactado | Antepechos T3 | 2026-03-24 | 2026-04-07 | 14 | 28 | 28 | 100 |  | 28 | 1 | 100
24603 - FLORA - PARQUE CENTRAL LOS ROBLES | 970 | Autocompactado | Muros de escaleras cubierta T3, ejes 1-3 / H-E | 2026-03-21 | 2026-04-04 | 14 | 28 | 27.8 | 99.3 | MURO | 27.8 | 1 | 99.286
24603 - FLORA - PARQUE CENTRAL LOS ROBLES | 963 | Autocompactante | Muros de ascensor T3, ejes 7-9 / I-F | 2026-03-17 | 2026-03-31 | 14 | 28 | 33.8 | 120.7 | MURO | 33.8 | 1 | 120.714
24603 - FLORA - PARQUE CENTRAL LOS ROBLES | 961 | Autocompactante | Muros T2, ejes 12-15 / A-L, piso 1 | 2026-03-14 | 2026-03-28 | 14 | 28 | 29.6 | 105.7 | MURO | 29.6 | 1 | 105.714
24603 - FLORA - PARQUE CENTRAL LOS ROBLES | 958 | Plástico | Muros tanque RCI, plataforma 1 | 2026-03-11 | 2026-03-25 | 14 | 28 | 29.5 | 105.4 | MURO | 29.5 | 1 | 105.357
24603 - FLORA - PARQUE CENTRAL LOS ROBLES | 956 | Autocompactado | Muros cubierta T4 de escaleras | 2026-03-10 | 2026-03-24 | 14 | 28 | 32.6 | 116.4 | MURO | 32.6 | 1 | 116.429
24603 - FLORA - PARQUE CENTRAL LOS ROBLES | 941 | Plástico | Base tanque RCI plataforma 1 | 2026-02-27 | 2026-03-13 | 14 | 28 | 35.3 | 126.1 |  | 35.3 | 1 | 126.071
24603 - FLORA - PARQUE CENTRAL LOS ROBLES | 939 | Autocompactado | Muros T3, piso 27, ejes 1-4 / A-L | 2026-02-26 | 2026-03-12 | 14 | 28 | 28.2 | 100.7 | MURO | 28.2 | 1 | 100.714
24603 - FLORA - PARQUE CENTRAL LOS ROBLES | 938 | No especificado | Muros T3, piso 27, ejes 4-8 / G-L | 2026-02-25 | 2026-03-11 | 14 | 28 | 31.1 | 111.1 | MURO | 31.1 | 1 | 111.071
24603 - FLORA - PARQUE CENTRAL LOS ROBLES | 935 | No especificado | Muros T3, piso 27, ejes 4-8 / A-F | 2026-02-24 | 2026-03-10 | 14 | 28 | 37.3 | 133.2 | MURO | 37.3 | 1 | 133.214
24603 - FLORA - PARQUE CENTRAL LOS ROBLES | 933 | Autocompactado | Muros T3, piso 27, ejes 8-12 / G-L | 2026-02-20 | 2026-03-06 | 14 | 28 | 34.9 | 124.6 | MURO | 34.9 | 1 | 124.643
24603 - FLORA - PARQUE CENTRAL LOS ROBLES | 932 | Autocompactado | Muros T3, piso 27, ejes 8-12 / A-F | 2026-02-19 | 2026-03-05 | 14 | 28 | 29.3 | 104.6 | MURO | 29.3 | 1 | 104.643
24603 - FLORA - PARQUE CENTRAL LOS ROBLES | 929 | Autocompactado | Muros T4, piso 27, ejes 1-5 / G-L | 2026-02-18 | 2026-03-04 | 14 | 28 | 31.6 | 112.9 | MURO | 31.6 | 1 | 112.857
24603 - FLORA - PARQUE CENTRAL LOS ROBLES | 924 | Autocompactado | Muros T4, piso 27, ejes 1-4 /A-F | 2026-02-16 | 2026-03-02 | 14 | 28 | 36.1 | 128.9 | MURO | 36.1 | 1 | 128.929
24603 - FLORA - PARQUE CENTRAL LOS ROBLES | 922 | Autocompactado | Muros T4, piso 27, ejes 5-10 / G-L | 2026-02-12 | 2026-02-26 | 14 | 28 | 30.9 | 110.4 | MURO | 30.9 | 1 | 110.357
24603 - FLORA - PARQUE CENTRAL LOS ROBLES | 920 | Autocompactado | Muros T4, piso 27, ejes 5-10 / A-F | 2026-02-10 | 2026-02-24 | 14 | 28 | 30.4 | 108.6 | MURO | 30.4 | 1 | 108.571
24603 - FLORA - PARQUE CENTRAL LOS ROBLES | 916 | Autocompactado | Muros torre 3 piso 26, Ejes 1-4 /A-L | 2026-02-05 | 2026-02-19 | 14 | 28 | 33.7 | 120.4 | MURO | 33.7 | 1 | 120.357
24603 - FLORA - PARQUE CENTRAL LOS ROBLES | 912 | Autocompactado | Muros torre 3 piso 26, Ejes 4-8 / G-L | 2026-02-04 | 2026-02-18 | 14 | 28 | 29 | 103.6 | MURO | 29 | 1 | 103.571
24603 - FLORA - PARQUE CENTRAL LOS ROBLES | 908 | Autocompactado | Muros torre 3 piso 26, Ejes 4-8 / A-F | 2026-02-03 | 2026-02-17 | 14 | 28 | 29.2 | 104.3 | MURO | 29.2 | 1 | 104.286
24603 - FLORA - PARQUE CENTRAL LOS ROBLES | 903 | Autocompactado | Muros T3, piso 26, ejes 8-12 / G-L | 2026-02-02 | 2026-02-16 | 14 | 28 | 31.2 | 111.4 | MURO | 31.2 | 1 | 111.429
24603 - FLORA - PARQUE CENTRAL LOS ROBLES | 900 | Autocompactado | Muros T3, piso 26, ejes 8-12 / A-F | 2026-01-31 | 2026-02-14 | 14 | 28 | 32.5 | 116.1 | MURO | 32.5 | 1 | 116.071
24603 - FLORA - PARQUE CENTRAL LOS ROBLES | 897 | Autocompactado | Muros torre 4 piso 26, ejes 1-5 / G-L | 2026-01-30 | 2026-02-13 | 14 | 28 | 32.6 | 116.4 | MURO | 32.6 | 1 | 116.429
24603 - FLORA - PARQUE CENTRAL LOS ROBLES | 894 | Autocompactado | Muros torre 4 piso 26, ejes 1-5 / A-F | 2026-01-29 | 2026-02-12 | 14 | 28 | 34.9 | 124.6 | MURO | 34.9 | 1 | 124.643
24603 - FLORA - PARQUE CENTRAL LOS ROBLES | 891 | No especificado | Muros T4, piso 26, ejes 5-10 / G-L | 2026-01-28 | 2026-02-11 | 14 | 28 | 32.4 | 115.7 | MURO | 32.4 | 1 | 115.714
24603 - FLORA - PARQUE CENTRAL LOS ROBLES | 890 | No especificado | Muros T4, piso 26, ejes 5-10 / A-F | 2026-01-27 | 2026-02-10 | 14 | 28 | 35.9 | 128.2 | MURO | 35.9 | 1 | 128.214
24603 - FLORA - PARQUE CENTRAL LOS ROBLES | 887 | Autocompactado | Muros torre 3, Piso 25, Ejes 1-4 / A-L | 2026-01-26 | 2026-02-09 | 14 | 28 | 34.4 | 122.9 | MURO | 34.4 | 1 | 122.857
24603 - FLORA - PARQUE CENTRAL LOS ROBLES | 885 | Autocompactado | Muros torre 3, Piso 25, Ejes 2-7 / L-G | 2026-01-24 | 2026-02-07 | 14 | 28 | 35 | 125 | MURO | 35 | 1 | 125
24603 - FLORA - PARQUE CENTRAL LOS ROBLES | 880 | Autocompactado | Muros torre 3, Piso 25, Ejes 2-7 / A-F | 2026-01-23 | 2026-02-06 | 14 | 28 | 37.2 | 132.9 | MURO | 37.2 | 1 | 132.857
24603 - FLORA - PARQUE CENTRAL LOS ROBLES | 877 | Autocompactado | Muros T3, piso 25, ejes 7-9 / F-L y 7-8 / A-F | 2026-01-22 | 2026-02-05 | 14 | 28 | 36 | 128.6 | MURO | 36 | 1 | 128.571
24603 - FLORA - PARQUE CENTRAL LOS ROBLES | 874 | Autocompactado | Muros T3, piso 25, ejes 8-12 / G-L | 2026-01-21 | 2026-02-04 | 14 | 28 | 34 | 121.4 | MURO | 34 | 1 | 121.429
24603 - FLORA - PARQUE CENTRAL LOS ROBLES | 871 | Plástico | Viga andén, ejes 1-4 / D-E, salón comunal | 2026-01-21 | 2026-02-04 | 14 | 28 | 30.1 | 107.5 |  | 30.1 | 1 | 107.5
24603 - FLORA - PARQUE CENTRAL LOS ROBLES | 868 | Autocompactado | Muros T3, piso 25, ejes 8-12 / A-F | 2026-01-20 | 2026-02-03 | 14 | 28 | 34.6 | 123.6 | MURO | 34.6 | 1 | 123.571
24603 - FLORA - PARQUE CENTRAL LOS ROBLES | 862 | Autocompactado | Muros piso 25, T4, ejes 1-4 /A-F | 2026-01-17 | 2026-01-31 | 14 | 28 | 31.9 | 113.9 | MURO | 31.9 | 1 | 113.929
24603 - FLORA - PARQUE CENTRAL LOS ROBLES | 860 | Industrializado | Escaleras piso 21 y 22 T3 | 2026-01-17 | 2026-01-31 | 14 | 28 | 31.5 | 112.5 |  | 31.5 | 1 | 112.5
24603 - FLORA - PARQUE CENTRAL LOS ROBLES | 859 | Autocompactado | Muros T4, piso 25, ejes 4-6 / G-L | 2026-01-16 | 2026-01-30 | 14 | 28 | 36.7 | 131.1 | MURO | 36.7 | 1 | 131.071
24603 - FLORA - PARQUE CENTRAL LOS ROBLES | 865 | Autocompactado | Muros T4, piso 26, ejes 7-10 / A-F | 2026-01-19 | 2026-02-02 | 14 | 28 | 28 | 100 | MURO | 28 | 1 | 100
24603 - FLORA - PARQUE CENTRAL LOS ROBLES | 857 | Autocompactado | Muros torre 4 piso 25 ejes 6-10 / G-L | 2026-01-15 | 2026-01-29 | 14 | 28 | 31.5 | 112.5 | MURO | 31.5 | 1 | 112.5
24603 - FLORA - PARQUE CENTRAL LOS ROBLES | 838 | Industrializado | Escaleras piso 21 - 22 T3 | 2025-12-22 | 2026-01-05 | 14 | 28 | 33.9 | 121.1 |  | 33.9 | 1 | 121.071
24603 - FLORA - PARQUE CENTRAL LOS ROBLES | 829 | Autocompactado | Muros T3, piso 24, ejes 1-7 / G-L | 2025-12-18 | 2026-01-01 | 14 | 28 | 37.3 | 133.2 | MURO | 37.3 | 1 | 133.214
24603 - FLORA - PARQUE CENTRAL LOS ROBLES | 827 | Autocompactado | Muros T3, piso 24, ejes 1-8 / A-F | 2025-12-17 | 2025-12-31 | 14 | 28 | 38.3 | 136.8 | MURO | 38.3 | 1 | 136.786
24603 - FLORA - PARQUE CENTRAL LOS ROBLES | 812 | Industrializado | Placa torre 3 piso 24 ejes 1-8 / A-F y 8-12 / F-G | 2025-12-12 | 2025-12-26 | 14 | 28 | 42.8 | 152.9 | PLACA | 42.8 | 1 | 152.857
24603 - FLORA - PARQUE CENTRAL LOS ROBLES | 810 | Autocompactado | Muros torre 4 ejes 2-3 / A-F y 6-10 / 6-1 | 2025-12-12 | 2025-12-26 | 14 | 28 | 36.8 | 131.4 | MURO | 36.8 | 1 | 131.429
24603 - FLORA - PARQUE CENTRAL LOS ROBLES | 815 | Autocompactado | Muros torre 4 piso 24 ejes 1-6 / G-L | 2025-12-13 | 2025-12-27 | 14 | 28 | 43.7 | 156.1 | MURO | 43.7 | 1 | 156.071
24603 - FLORA - PARQUE CENTRAL LOS ROBLES | 814 | Industrializado | Placa torre 3 piso 24 ejes 1-8 / G-L | 2025-12-13 | 2025-12-27 | 14 | 28 | 40.3 | 143.9 | PLACA | 40.3 | 1 | 143.929
24603 - FLORA - PARQUE CENTRAL LOS ROBLES | 813 | Industrializado | Escaleras torre 3 Piso 19-20 | 2025-12-13 | 2025-12-27 | 14 | 28 | 39.1 | 139.6 |  | 39.1 | 1 | 139.643
24603 - FLORA - PARQUE CENTRAL LOS ROBLES | 823 | Autocompactado | Muros torre 3 piso 24 ejes 8-12 / G-L | 2025-12-16 | 2025-12-30 | 14 | 28 | 38.3 | 136.8 | MURO | 38.3 | 1 | 136.786
24603 - FLORA - PARQUE CENTRAL LOS ROBLES | 821 | Industrializado | Escaleras piso 22 al 23 Torre 4 | 2025-12-16 | 2025-12-30 | 14 | 28 | 34.2 | 122.1 |  | 34.2 | 1 | 122.143
24603 - FLORA - PARQUE CENTRAL LOS ROBLES | 808 | Autocompactado | Muros torre 4 ejes 3-10 / A-F Piso 24 | 2025-12-11 | 2025-12-25 | 14 | 28 | 34.2 | 122.1 | MURO | 34.2 | 1 | 122.143
24603 - FLORA - PARQUE CENTRAL LOS ROBLES | 803 | Industrializado | Placa torre 3 y torre 4 ejes 8-12 / G-L piso 24 torre 4 | 2025-12-09 | 2025-12-23 | 14 | 28 | 39.8 | 142.1 | PLACA | 39.8 | 1 | 142.143
24603 - FLORA - PARQUE CENTRAL LOS ROBLES | 799 | IN 4000 | Placa ejes 7-8 / A-F y 8-9 / G-L Piso 23 torre 3 | 2025-12-05 | 2025-12-19 | 14 | 28 | 40.8 | 145.7 | PLACA | 40.8 | 1 | 145.714
24603 - FLORA - PARQUE CENTRAL LOS ROBLES | 777 | IN 4000 | Placa ejes 1-3 / A-F Piso 23 torre 4 y ejes 8-12 / A-F Piso 23 torre 3 | 2025-11-28 | 2025-12-12 | 14 | 28 | 37.8 | 135 | PLACA | 37.8 | 1 | 135
24603 - FLORA - PARQUE CENTRAL LOS ROBLES | 780 | IN 4000 | Placa ejes 8-12 / A-F Piso 23 torre 3 y ejes 1-3 / A-F Piso 23 torre 4 | 2025-11-29 | 2025-12-13 | 14 | 28 | 43.3 | 154.6 | PLACA | 43.3 | 1 | 154.643
24603 - FLORA - PARQUE CENTRAL LOS ROBLES | 784 | IN 4000 | Placa ejes 1-8 / A-F Piso 23 torre 3 | 2025-12-01 | 2025-12-15 | 14 | 28 | 33.3 | 118.9 | PLACA | 33.3 | 1 | 118.929
24603 - FLORA - PARQUE CENTRAL LOS ROBLES | 787 | IN 4000 | Placa ejes 1-8 / G-L Piso 23 torre 3 | 2025-12-02 | 2025-12-16 | 14 | 28 | 40.8 | 145.7 | PLACA | 40.8 | 1 | 145.714
24603 - FLORA - PARQUE CENTRAL LOS ROBLES | 795 | IN 4000 | Placa ejes 1-3 / 10 / G-L Piso 24 torre 4 | 2025-12-04 | 2025-12-18 | 14 | 28 | 38.2 | 136.4 | PLACA | 38.2 | 1 | 136.429
24603 - FLORA - PARQUE CENTRAL LOS ROBLES | 792 | IN 4000 | Placa ejes 3-10 / A-F piso 24 torre 4 | 2025-12-03 | 2025-12-17 | 14 | 28 | 43 | 153.6 | PLACA | 43 | 1 | 153.571
24603 - FLORA - PARQUE CENTRAL LOS ROBLES | 766 | IN 4000 | Placa ejes 3-10 / A-F Piso 23 torre 4 | 2025-11-26 | 2025-12-10 | 14 | 28 | 38.2 | 136.4 | PLACA | 38.2 | 1 | 136.429
24603 - FLORA - PARQUE CENTRAL LOS ROBLES | 771 | IN 4000 | Placa ejes 3-10 / G-L Piso 23 torre 4 | 2025-11-27 | 2025-12-11 | 14 | 28 | 42.2 | 150.7 | PLACA | 42.2 | 1 | 150.714
24603 - FLORA - PARQUE CENTRAL LOS ROBLES | 759 | IN 4000 | Placa ejes 1-4 / A-L y 4-8 / F-L Piso 22 torre 3 | 2025-11-24 | 2025-12-08 | 14 | 28 | 38 | 135.7 | PLACA | 38 | 1 | 135.714
24603 - FLORA - PARQUE CENTRAL LOS ROBLES | 755 | IN 4000 | Muros ejes 1-4 / F-L Piso 21 torre 3 y ejes 5-7 / A-F Piso 22 torre 4 | 2025-11-21 | 2025-12-05 | 14 | 28 | 29.1 | 103.9 | MURO | 29.1 | 1 | 103.929
24603 - FLORA - PARQUE CENTRAL LOS ROBLES | 744 | IN 4000 | Placa ejes 3-10 / G-L Piso 22 torre 4 | 2025-11-18 | 2025-12-02 | 14 | 28 | 35.6 | 127.1 | PLACA | 35.6 | 1 | 127.143
24603 - FLORA - PARQUE CENTRAL LOS ROBLES | 750 | IN 4000 | Placa ejes 1-3 / G-L Piso 22 torre 4 y ejes 8-12 / F-L piso 22 torre 3 | 2025-11-20 | 2025-12-04 | 14 | 28 | 31.2 | 111.4 | PLACA | 31.2 | 1 | 111.429
24603 - FLORA - PARQUE CENTRAL LOS ROBLES | 747 | IN 4000 | Placa ejes 8-12 / A-F Piso 22 torre 3 | 2025-11-19 | 2025-12-03 | 14 | 28 | 31.4 | 112.1 | PLACA | 31.4 | 1 | 112.143
24603 - FLORA - PARQUE CENTRAL LOS ROBLES | 740 | IN-4000 | Placa ejes 3-10 / A-F Piso 22 torre 4 | 2025-11-15 | 2025-11-29 | 14 | 28 | 30.8 | 110 | PLACA | 30.8 | 1 | 110
24603 - FLORA - PARQUE CENTRAL LOS ROBLES | 738 | IN-4000 | Placa ejes 1-4 / A-L y 4-6 / G-L Piso 21 torre 3 | 2025-11-14 | 2025-11-28 | 14 | 28 | 31.4 | 112.1 | PLACA | 31.4 | 1 | 112.143
24603 - FLORA - PARQUE CENTRAL LOS ROBLES | 731 | IN 4000 | Placa ejes 4-6 / A-F y 6-10 / G-L Piso 21 torre 3 | 2025-11-13 | 2025-11-27 | 14 | 28 | 31.3 | 111.8 | PLACA | 31.3 | 1 | 111.786
24603 - FLORA - PARQUE CENTRAL LOS ROBLES | 728 | IN 4000 | Placa ejes 6-9 / A-F y 10-12 / G-L Piso 21 torre 3 | 2025-11-12 | 2025-11-26 | 14 | 28 | 33.2 | 118.6 | PLACA | 33.2 | 1 | 118.571
24603 - FLORA - PARQUE CENTRAL LOS ROBLES | 723 | 4000 | Placa ejes 1-3 / A-L Piso 21 torre 4 | 2025-11-11 | 2025-11-25 | 14 | 28 | 29 | 103.6 | PLACA | 29 | 1 | 103.571
24603 - FLORA - PARQUE CENTRAL LOS ROBLES | 720 | IN 4000 | Placa piso 21 Torre 4 Eje 3-10 / G-L | 2025-11-10 | 2025-11-24 | 14 | 28 | 30.5 | 108.9 | PLACA | 30.5 | 1 | 108.929
24603 - FLORA - PARQUE CENTRAL LOS ROBLES | 708 | IN-4000 | Placa ejes 3-10 / A-F Piso 21 torre 4 | 2025-11-05 | 2025-11-19 | 14 | 28 | 35.4 | 126.4 | PLACA | 35.4 | 1 | 126.429
24603 - FLORA - PARQUE CENTRAL LOS ROBLES | 694 | 4000 | Placa ejes 8-12 / A-F | 2025-10-30 | 2025-11-13 | 14 | 28 | 32.1 | 114.6 | PLACA | 32.1 | 1 | 114.643
24603 - FLORA - PARQUE CENTRAL LOS ROBLES | 700 | IN 4000 | Placa ejes 1-8 / A-F Piso 20 torre 3 | 2025-11-01 | 2025-11-15 | 14 | 28 | 34.1 | 121.8 | PLACA | 34.1 | 1 | 121.786
24603 - FLORA - PARQUE CENTRAL LOS ROBLES | 697 | IN 4000 | Placa ejes 8-12 / G-L Piso 20 torre 4 y ejes 1-3 / A-F Piso 20 torre 3 | 2025-10-31 | 2025-11-14 | 14 | 28 | 51.3 | 183.2 | PLACA | 51.3 | 1 | 183.214
24603 - FLORA - PARQUE CENTRAL LOS ROBLES | 702 | IN 4000 | Placa ejes 1-8 / F Piso 20 torre 3 | 2025-11-04 | 2025-11-18 | 14 | 28 | 28.1 | 100.4 | PLACA | 28.1 | 1 | 100.357
24603 - FLORA - PARQUE CENTRAL LOS ROBLES | 691 | 4000 | Placa ejes 3-10 / G-L Piso 20 Torre 4 | 2025-10-29 | 2025-11-12 | 14 | 28 | 33.4 | 119.3 | PLACA | 33.4 | 1 | 119.286
24603 - FLORA - PARQUE CENTRAL LOS ROBLES | 687 | 4000 | Placa ejes 3-10 / H-F Piso 20 Torre 4 | 2025-10-28 | 2025-11-11 | 14 | 28 | 44.1 | 157.5 | PLACA | 44.1 | 1 | 157.5
24603 - FLORA - PARQUE CENTRAL LOS ROBLES | 681 | 4000 | Placa comunal eje 4 / D-G' | 2025-10-27 | 2025-11-10 | 14 | 28 | 28.2 | 100.7 | PLACA | 28.2 | 1 | 100.714
24603 - FLORA - PARQUE CENTRAL LOS ROBLES | 667 | P 4000 | Viga cimentación eje 3 - A-C | 2025-10-22 | 2025-11-05 | 14 | 28 | 26.7 | 95.4 |  | 26.7 | 1 | 95.357
24603 - FLORA - PARQUE CENTRAL LOS ROBLES | 615 | 4000 | Placa comercio 2 | 2025-10-03 | 2025-10-17 | 14 | 28 | 28.3 | 101.1 | PLACA | 28.3 | 1 | 101.071
24603 - FLORA - PARQUE CENTRAL LOS ROBLES | 582 | 4000 | Tanque SUDS Comercio 2 | 2025-09-19 | 2025-10-03 | 14 | 28 | 24.6 | 87.9 |  | 24.6 | 1 | 87.857
24603 - FLORA - PARQUE CENTRAL LOS ROBLES | 527 | 4000 | Tanque de aguas lluvias comercio 2 | 2025-08-28 | 2025-09-11 | 14 | 28 | 38.9 | 138.9 |  | 38.9 | 1 | 138.929
24603 - FLORA - PARQUE CENTRAL LOS ROBLES | 1091 | Plástico | Antepechos ejes 2-4 / A, semisótano plataforma 1 | 2026-06-01 | 2026-06-15 | 14 | 21 | 20.1 | 95.7 |  | 20.1 | 1 | 95.714
24603 - FLORA - PARQUE CENTRAL LOS ROBLES | 1085 | Autocompactado | Columnas semisótano ejes 5-7 / H-I, plataforma 1 | 2026-05-28 | 2026-06-11 | 14 | 21 | 21.5 | 102.4 |  | 21.5 | 1 | 102.381
24603 - FLORA - PARQUE CENTRAL LOS ROBLES | 1074 | Plástico | Placa semisótano ejes 4-7 / J-G, plataforma 1 | 2026-05-26 | 2026-06-09 | 14 | 21 | 25.2 | 120 | PLACA | 25.2 | 1 | 120
24603 - FLORA - PARQUE CENTRAL LOS ROBLES | 1081 | Plástico | Viga cabezal semisótano ejes 1-2 / D plataforma 1 | 2026-05-27 | 2026-06-10 | 14 | 21 | 25.9 | 123.3 |  | 25.9 | 1 | 123.333
24603 - FLORA - PARQUE CENTRAL LOS ROBLES | 1079 | Autocompactado | Columnas semisótano ejes 1-3 / E-G, plataforma 1 | 2026-05-27 | 2026-06-10 | 14 | 21 | 22.8 | 108.6 |  | 22.8 | 1 | 108.571
24603 - FLORA - PARQUE CENTRAL LOS ROBLES | 1078 | Autocompactado | Columnas semisótano ejes 1-3 / E-G, plataforma 1 | 2026-05-26 | 2026-06-09 | 14 | 21 | 32.5 | 154.8 |  | 32.5 | 1 | 154.762
24603 - FLORA - PARQUE CENTRAL LOS ROBLES | 1072 | Plástico | Viga cabezal ejes 2-4 / D, semisótano plataforma 1 | 2026-05-25 | 2026-06-08 | 14 | 21 | 23.6 | 112.4 |  | 23.6 | 1 | 112.381
24603 - FLORA - PARQUE CENTRAL LOS ROBLES | 1067 | Autocompactado | Columnas ejes 1-3 / E-F, sótano plataforma 1 | 2026-05-22 | 2026-06-05 | 14 | 21 | 25.2 | 120 |  | 25.2 | 1 | 120
24603 - FLORA - PARQUE CENTRAL LOS ROBLES | 1062 | Plástico | Antepechos 1-1 / K piso 1, plataforma 1 | 2026-05-21 | 2026-06-04 | 14 | 21 | 23.3 | 111 |  | 23.3 | 1 | 110.952
24603 - FLORA - PARQUE CENTRAL LOS ROBLES | 1059 | Autocompactado | Columnas ejes 5-8 / E-G, semisótano plataforma 1 | 2026-05-20 | 2026-06-03 | 14 | 21 | 24.6 | 117.1 |  | 24.6 | 1 | 117.143
24603 - FLORA - PARQUE CENTRAL LOS ROBLES | 1057 | Plástico | Escalera sótano/ semisótano plataforma 1 | 2026-05-19 | 2026-06-02 | 14 | 21 | 21.5 | 102.4 |  | 21.5 | 1 | 102.381
24603 - FLORA - PARQUE CENTRAL LOS ROBLES | 1056 | C. Fluido | Columnas ejes 6-7 / E-F, semisótano plataforma 1 | 2026-05-16 | 2026-05-30 | 14 | 21 | 25.4 | 121 |  | 25.4 | 1 | 120.952
24603 - FLORA - PARQUE CENTRAL LOS ROBLES | 1053 | Plástico | Antepechos ejes 2-4 / K, plataforma 1 | 2026-05-16 | 2026-05-30 | 14 | 21 | 23.3 | 111 |  | 23.3 | 1 | 110.952
24603 - FLORA - PARQUE CENTRAL LOS ROBLES | 1049 | Plástico | Placa semisótano ejes 1-3 / D-G, plataforma 1 | 2026-05-15 | 2026-05-29 | 14 | 21 | 23.3 | 111 | PLACA | 23.3 | 1 | 110.952
24603 - FLORA - PARQUE CENTRAL LOS ROBLES | 1038 | Autocompactante | Columnas ejes 1-2 / E-G Sótano plataforma 1 | 2026-05-08 | 2026-05-22 | 14 | 21 | 23.4 | 111.4 |  | 23.4 | 1 | 111.429
24603 - FLORA - PARQUE CENTRAL LOS ROBLES | 1030 | Plástico | Placa semisótano ejes 5-7 / D-G, plataforma 1 | 2026-05-05 | 2026-05-19 | 14 | 21 | 27.8 | 132.4 | PLACA | 27.8 | 1 | 132.381
24603 - FLORA - PARQUE CENTRAL LOS ROBLES | 1029 | Plástico | Placa semisótano ejes 5-7 / D-G, plataforma 1 | 2026-05-05 | 2026-05-19 | 14 | 21 | 27.2 | 129.5 | PLACA | 27.2 | 1 | 129.524
24603 - FLORA - PARQUE CENTRAL LOS ROBLES | 1027 | Plástico | Viga cabezal, ejes 1 / I - K semisótano plataforma 1 | 2026-05-04 | 2026-05-18 | 14 | 21 | 21.3 | 101.4 |  | 21.3 | 1 | 101.429
24603 - FLORA - PARQUE CENTRAL LOS ROBLES | 1026 | C. Fluido | Columnas ejes 2-3 / E-F, sótano plataforma 1 | 2026-05-04 | 2026-05-18 | 14 | 21 | 24.5 | 116.7 |  | 24.5 | 1 | 116.667
24603 - FLORA - PARQUE CENTRAL LOS ROBLES | 1022 | Plástico | Cimentación ejes 1-3 / E-I, sótano plataforma 1 | 2026-04-28 | 2026-05-12 | 14 | 21 | 21.6 | 102.9 |  | 21.6 | 1 | 102.857
24603 - FLORA - PARQUE CENTRAL LOS ROBLES | 1021 | Plástico | Viga cabezal ejes 1-4 / K, semisótano plataforma 1 | 2026-04-28 | 2026-05-12 | 14 | 21 | 21.3 | 101.4 |  | 21.3 | 1 | 101.429
24603 - FLORA - PARQUE CENTRAL LOS ROBLES | 1020 | Plástico | Cimentación ejes 1-3 / E-I, sótano plataforma 1 | 2026-04-28 | 2026-05-12 | 14 | 21 | 21.5 | 102.4 |  | 21.5 | 1 | 102.381
24603 - FLORA - PARQUE CENTRAL LOS ROBLES | 1016 | Autocompactado | Columnas sótano ejes 7 / H-F, plataforma 1 | 2026-04-25 | 2026-05-09 | 14 | 21 | 21.8 | 103.8 |  | 21.8 | 1 | 103.81
24603 - FLORA - PARQUE CENTRAL LOS ROBLES | 1008 | Plástico | Cimentación ejes 3-4 / E-K, sótano plataforma 1 | 2026-04-21 | 2026-05-05 | 14 | 21 | 21 | 100 |  | 21 | 1 | 100
24603 - FLORA - PARQUE CENTRAL LOS ROBLES | 999 | Industrializado | Placa sobre recorrido ascensores T3 y T4 | 2026-04-16 | 2026-04-30 | 14 | 21 | 26.9 | 128.1 | PLACA | 26.9 | 1 | 128.095
24603 - FLORA - PARQUE CENTRAL LOS ROBLES | 989 | Plástico | Cimentación ejes 6-8 / E-I, plataforma 1 sótano | 2026-04-11 | 2026-04-25 | 14 | 21 | 22.8 | 108.6 |  | 22.8 | 1 | 108.571
24603 - FLORA - PARQUE CENTRAL LOS ROBLES | 988 | Plástico | Cimentación ejes 6-8 / E-I, plataforma 1 sótano | 2026-04-11 | 2026-04-25 | 14 | 21 | 22.5 | 107.1 |  | 22.5 | 1 | 107.143
24603 - FLORA - PARQUE CENTRAL LOS ROBLES | 995 | Plástico | Placa cubierta comercio 2 | 2026-04-14 | 2026-04-28 | 14 | 21 | 32.1 | 152.9 | PLACA | 32.1 | 1 | 152.857
24603 - FLORA - PARQUE CENTRAL LOS ROBLES | 994 | Plástico | Placa cubierta comercio 2 | 2026-04-14 | 2026-04-28 | 14 | 21 | 31.1 | 148.1 | PLACA | 31.1 | 1 | 148.095
24603 - FLORA - PARQUE CENTRAL LOS ROBLES | 984 | Industrializado | Placa cubierta escaleras, ascensor y set T3 | 2026-04-08 | 2026-04-22 | 14 | 21 | 36.1 | 171.9 | PLACA | 36.1 | 1 | 171.905
24603 - FLORA - PARQUE CENTRAL LOS ROBLES | 981 | Plástico | Viga cabezal, ejes 2-4 / K Semisótano plataforma 1 | 2026-04-01 | 2026-04-15 | 14 | 21 | 27 | 128.6 |  | 27 | 1 | 128.571
24603 - FLORA - PARQUE CENTRAL LOS ROBLES | 980 | Industrializado | Cubierta y escaleras ascensor T4 | 2026-03-31 | 2026-04-14 | 14 | 21 | 30.7 | 146.2 |  | 30.7 | 1 | 146.19
24603 - FLORA - PARQUE CENTRAL LOS ROBLES | 979 | Autocompactado | Columnas ejes 5-8 / K-I Sótano plataforma 1 | 2026-03-30 | 2026-04-13 | 14 | 21 | 23.3 | 111 |  | 23.3 | 1 | 110.952
24603 - FLORA - PARQUE CENTRAL LOS ROBLES | 973 | Plástico | Cimentación ejes 1-2 / K-L sótano plataforma 1 | 2026-03-25 | 2026-04-08 | 14 | 21 | 25.1 | 119.5 |  | 25.1 | 1 | 119.524
24603 - FLORA - PARQUE CENTRAL LOS ROBLES | 968 | Autocompactado | Columnas sótano, ejes 6-8 / G-D Plataforma 1 | 2026-03-20 | 2026-04-03 | 14 | 21 | 20.9 | 99.5 |  | 20.9 | 1 | 99.524
24603 - FLORA - PARQUE CENTRAL LOS ROBLES | 967 | Plástico | Cimentación sótano plataforma 1, ejes 1-2 / D-E | 2026-03-19 | 2026-04-02 | 14 | 21 | 25.8 | 122.9 |  | 25.8 | 1 | 122.857
24603 - FLORA - PARQUE CENTRAL LOS ROBLES | 964 | Fluido | Columnas plataforma 1, sótano, ejes 5-6 / I-E | 2026-03-17 | 2026-03-31 | 14 | 21 | 21.5 | 102.4 |  | 21.5 | 1 | 102.381
24603 - FLORA - PARQUE CENTRAL LOS ROBLES | 960 | Industrializado | Escaleras piso 27 a cubierta T4 | 2026-03-13 | 2026-03-27 | 14 | 21 | 24.5 | 116.7 |  | 24.5 | 1 | 116.667
24603 - FLORA - PARQUE CENTRAL LOS ROBLES | 957 | Industrializado | Placa cubierta T3, ejes 1-4 / A-L | 2026-03-11 | 2026-03-25 | 14 | 21 | 28 | 133.3 | PLACA | 28 | 1 | 133.333
24603 - FLORA - PARQUE CENTRAL LOS ROBLES | 955 | Industrializado | Antepechos y bordillos, cubierta T3, ejes 4-7 / A y 4-7 / L | 2026-03-10 | 2026-03-24 | 14 | 21 | 29.9 | 142.4 |  | 29.9 | 1 | 142.381
24603 - FLORA - PARQUE CENTRAL LOS ROBLES | 954 | Plástico | Cimentación plataforma 1, sótano, ejes 5-7 / A-G | 2026-03-10 | 2026-03-24 | 14 | 21 | 24.5 | 116.7 |  | 24.5 | 1 | 116.667
24603 - FLORA - PARQUE CENTRAL LOS ROBLES | 953 | Plástico | Cimentación plataforma 1, sótano, ejes 5-7 / K-G | 2026-03-10 | 2026-03-24 | 14 | 21 | 24.5 | 116.7 |  | 24.5 | 1 | 116.667
24603 - FLORA - PARQUE CENTRAL LOS ROBLES | 952 | Industrializado | Bordillos T3, ejes 8-12 / A-L | 2026-03-09 | 2026-03-23 | 14 | 21 | 31.7 | 151 |  | 31.7 | 1 | 150.952
24603 - FLORA - PARQUE CENTRAL LOS ROBLES | 951 | Industrializado | Escaleras T3, piso 26 al 27 | 2026-03-09 | 2026-03-23 | 14 | 21 | 29.6 | 141 |  | 29.6 | 1 | 140.952
24603 - FLORA - PARQUE CENTRAL LOS ROBLES | 948 | Industrializado | Placa T3, cubierta, ejes 4-8 / A-L | 2026-03-06 | 2026-03-20 | 14 | 21 | 25.3 | 120.5 | PLACA | 25.3 | 1 | 120.476
24603 - FLORA - PARQUE CENTRAL LOS ROBLES | 947 | Industrializado | Muros antepechos cubierta T4 | 2026-03-05 | 2026-03-19 | 14 | 21 | 25.7 | 122.4 | MURO | 25.7 | 1 | 122.381
24603 - FLORA - PARQUE CENTRAL LOS ROBLES | 946 | Industrializado | Escaleras piso 27 a cubierta, ejes A-G / 10-9, T4 | 2026-03-05 | 2026-03-19 | 14 | 21 | 28.5 | 135.7 |  | 28.5 | 1 | 135.714
24603 - FLORA - PARQUE CENTRAL LOS ROBLES | 942 | Plástico | Cimentación sótano ejes 5-6 y parte del 4, plataforma 1 | 2026-02-27 | 2026-03-13 | 14 | 21 | 23.3 | 111 |  | 23.3 | 1 | 110.952
24603 - FLORA - PARQUE CENTRAL LOS ROBLES | 940 | Industrializado | Placa T3, cubierta ejes 8-12 / A-L | 2026-02-27 | 2026-03-13 | 14 | 21 | 28.2 | 134.3 | PLACA | 28.2 | 1 | 134.286
24603 - FLORA - PARQUE CENTRAL LOS ROBLES | 937 | No especificado | Escaleras T4, piso 26 a 27 | 2026-02-25 | 2026-03-11 | 14 | 21 | 25.3 | 120.5 |  | 25.3 | 1 | 120.476
24603 - FLORA - PARQUE CENTRAL LOS ROBLES | 936 | No especificado | Base torre grúa | 2026-02-24 | 2026-03-10 | 14 | 21 | 26.4 | 125.7 |  | 26.4 | 1 | 125.714
24603 - FLORA - PARQUE CENTRAL LOS ROBLES | 934 | No especificado | Placa T4, cubierta, ejes 1-5 / A-L | 2026-02-21 | 2026-03-07 | 14 | 21 | 28.3 | 134.8 | PLACA | 28.3 | 1 | 134.762
24603 - FLORA - PARQUE CENTRAL LOS ROBLES | 930 | Industrializado | Escaleras T3, piso 26 y 27 | 2026-02-19 | 2026-03-05 | 14 | 21 | 25.5 | 121.4 |  | 25.5 | 1 | 121.429
24603 - FLORA - PARQUE CENTRAL LOS ROBLES | 927 | Industrializado | Placa T4, cubierta ejes 5-10 / A-L | 2026-02-17 | 2026-03-03 | 14 | 21 | 26.1 | 124.3 | PLACA | 26.1 | 1 | 124.286
24603 - FLORA - PARQUE CENTRAL LOS ROBLES | 923 | Industrializado | Escaleras piso 25, 26, T3 | 2026-02-16 | 2026-03-02 | 14 | 21 | 35.5 | 169 |  | 35.5 | 1 | 169.048
24603 - FLORA - PARQUE CENTRAL LOS ROBLES | 921 | Industrializado | Placa T3, piso 27, ejes 1-4 / A-L | 2026-02-10 | 2026-02-24 | 14 | 21 | 29 | 138.1 | PLACA | 29 | 1 | 138.095
24603 - FLORA - PARQUE CENTRAL LOS ROBLES | 919 | Industrializado | Placa T3, piso 27, ejes 4-8 / G-L | 2026-02-09 | 2026-02-23 | 14 | 21 | 28.4 | 135.2 | PLACA | 28.4 | 1 | 135.238
24603 - FLORA - PARQUE CENTRAL LOS ROBLES | 917 | Industrializado | Placa torre 3 piso 27, Ejes 8-12 / G-L | 2026-02-06 | 2026-02-20 | 14 | 21 | 28.3 | 134.8 | PLACA | 28.3 | 1 | 134.762
24603 - FLORA - PARQUE CENTRAL LOS ROBLES | 915 | Industrializado | Placa torre 3 piso 27, Ejes 8-12 / F-K | 2026-02-05 | 2026-02-19 | 14 | 21 | 30.7 | 146.2 | PLACA | 30.7 | 1 | 146.19
24603 - FLORA - PARQUE CENTRAL LOS ROBLES | 913 | Industrializado | Placa torre 3 piso 27, Ejes 8-12 / A-F | 2026-02-04 | 2026-02-18 | 14 | 21 | 27.3 | 130 | PLACA | 27.3 | 1 | 130
24603 - FLORA - PARQUE CENTRAL LOS ROBLES | 911 | Plástico | Vigas andén, Ejes 1-4 / H-K, Plataforma 1 | 2026-02-04 | 2026-02-18 | 14 | 21 | 24 | 114.3 |  | 24 | 1 | 114.286
24603 - FLORA - PARQUE CENTRAL LOS ROBLES | 909 | Industrializado | Placa torre 4 piso 27, Ejes 1-5 / G-L | 2026-02-03 | 2026-02-17 | 14 | 21 | 37.5 | 178.6 | PLACA | 37.5 | 1 | 178.571
24603 - FLORA - PARQUE CENTRAL LOS ROBLES | 904 | Industrializado | Escaleras T3, piso 24 a piso 25 | 2026-02-03 | 2026-02-17 | 14 | 21 | 31.7 | 151 |  | 31.7 | 1 | 150.952
24603 - FLORA - PARQUE CENTRAL LOS ROBLES | 902 | Industrializado | Placa T4, piso 27, ejes 1-5 / A-F | 2026-02-02 | 2026-02-16 | 14 | 21 | 33.1 | 157.6 | PLACA | 33.1 | 1 | 157.619
24603 - FLORA - PARQUE CENTRAL LOS ROBLES | 899 | Industrializado | Placa T4, piso 27, ejes 5-10 / F-L | 2026-01-31 | 2026-02-14 | 14 | 21 | 30.6 | 145.7 | PLACA | 30.6 | 1 | 145.714
24603 - FLORA - PARQUE CENTRAL LOS ROBLES | 896 | Industrializado | Placa torre 4 piso 27, ejes 5-10 / A-E | 2026-01-30 | 2026-02-13 | 14 | 21 | 33.5 | 159.5 | PLACA | 33.5 | 1 | 159.524
24603 - FLORA - PARQUE CENTRAL LOS ROBLES | 895 | Industrializado | Escaleras torre 4 piso 24 al 25 | 2026-01-30 | 2026-02-13 | 14 | 21 | 23.8 | 113.3 |  | 23.8 | 1 | 113.333
24603 - FLORA - PARQUE CENTRAL LOS ROBLES | 893 | Industrializado | Placa torre 3 piso 26, ejes 1-4 / A-L | 2026-01-28 | 2026-02-11 | 14 | 21 | 31 | 147.6 | PLACA | 31 | 1 | 147.619
24603 - FLORA - PARQUE CENTRAL LOS ROBLES | 889 | No especificado | Placa T3, piso 26, ejes 4-8 / G-L | 2026-01-27 | 2026-02-10 | 14 | 21 | 29.3 | 139.5 | PLACA | 29.3 | 1 | 139.524
24603 - FLORA - PARQUE CENTRAL LOS ROBLES | 888 | No especificado | Viga andén, ejes 1-4 / F-H, plataforma 1 | 2026-01-27 | 2026-02-10 | 14 | 21 | 25.9 | 123.3 |  | 25.9 | 1 | 123.333
24603 - FLORA - PARQUE CENTRAL LOS ROBLES | 886 | Industrializado | Placa torre 3, Piso 26, Ejes 4-8/ A-F | 2026-01-26 | 2026-02-09 | 14 | 21 | 30.1 | 143.3 | PLACA | 30.1 | 1 | 143.333
24603 - FLORA - PARQUE CENTRAL LOS ROBLES | 884 | Industrializado | Placa torre 3, Piso 26, Ejes 8-12/F-L | 2026-01-24 | 2026-02-07 | 14 | 21 | 32.3 | 153.8 | PLACA | 32.3 | 1 | 153.81
24603 - FLORA - PARQUE CENTRAL LOS ROBLES | 882 | Industrializado | Escaleras torre 3, Piso 23 al 24 | 2026-01-23 | 2026-02-06 | 14 | 21 | 26.8 | 127.6 |  | 26.8 | 1 | 127.619
24603 - FLORA - PARQUE CENTRAL LOS ROBLES | 881 | Industrializado | Placa torre 3, Piso 26, Ejes 8-12 / A-F | 2026-01-23 | 2026-02-06 | 14 | 21 | 32.9 | 156.7 | PLACA | 32.9 | 1 | 156.667
24603 - FLORA - PARQUE CENTRAL LOS ROBLES | 878 | Industrializado | Placa torre 4, Piso 26 | 2026-01-22 | 2026-02-05 | 14 | 21 | 30.4 | 144.8 | PLACA | 30.4 | 1 | 144.762
24603 - FLORA - PARQUE CENTRAL LOS ROBLES | 873 | Industrializado | Placa T4, piso 26, ejes 1-5 / A-F | 2026-01-21 | 2026-02-04 | 14 | 21 | 28.2 | 134.3 | PLACA | 28.2 | 1 | 134.286
24603 - FLORA - PARQUE CENTRAL LOS ROBLES | 872 | Plástico | Viga andén, ejes 1-3 / D-F, plataforma 1 | 2026-01-21 | 2026-02-04 | 14 | 21 | 24.5 | 116.7 |  | 24.5 | 1 | 116.667
24603 - FLORA - PARQUE CENTRAL LOS ROBLES | 869 | Industrializado | Escaleras T4, piso 23 a 24 | 2026-01-21 | 2026-02-04 | 14 | 21 | 27 | 128.6 |  | 27 | 1 | 128.571
24603 - FLORA - PARQUE CENTRAL LOS ROBLES | 861 | Industrializado | Placa T3, piso 25, ejes 1-6 / G-L | 2026-01-17 | 2026-01-31 | 14 | 21 | 26.9 | 128.1 | PLACA | 26.9 | 1 | 128.095
24603 - FLORA - PARQUE CENTRAL LOS ROBLES | 867 | Industrializado | Placa T4, piso 26, ejes 5-10 / G-L | 2026-01-20 | 2026-02-02 | 14 | 21 | 27.2 | 129.5 | PLACA | 27.2 | 1 | 129.524
24603 - FLORA - PARQUE CENTRAL LOS ROBLES | 864 | Industrializado | Placa T4, piso 25, ejes 1-4 / G-L | 2026-01-19 | 2026-02-02 | 14 | 21 | 27.8 | 132.4 | PLACA | 27.8 | 1 | 132.381
24603 - FLORA - PARQUE CENTRAL LOS ROBLES | 856 | Industrializado | Placa torre 3 piso 25 ejes 6-8 / G-L | 2026-01-15 | 2026-01-29 | 14 | 21 | 28.8 | 137.1 | PLACA | 28.8 | 1 | 137.143
24603 - FLORA - PARQUE CENTRAL LOS ROBLES | 855 | Tremie | Pilote 6 comercio 1 y 4, Torre grúa | 2026-01-14 | 2026-01-28 | 14 | 21 | 21.6 | 102.9 |  | 21.6 | 1 | 102.857
24603 - FLORA - PARQUE CENTRAL LOS ROBLES | 854 | Tremie | Pilote torre grúa 2 y 3 | 2026-01-13 | 2026-01-27 | 14 | 21 | 19.1 | 91 |  | 19.1 | 1 | 90.952
24603 - FLORA - PARQUE CENTRAL LOS ROBLES | 853 | Tremie | Pilote 4, comercio 1 - Pilote 1, torre grúa 2 | 2026-01-09 | 2026-01-23 | 14 | 21 | 21.9 | 104.3 |  | 21.9 | 1 | 104.286
24603 - FLORA - PARQUE CENTRAL LOS ROBLES | 852 | Tremie | Pilote 2, comercio 1 - Pilote 3, comercio 1 | 2026-01-08 | 2026-01-22 | 14 | 21 | 25 | 119 |  | 25 | 1 | 119.048
24603 - FLORA - PARQUE CENTRAL LOS ROBLES | 851 | Tremie | Barrete 02, plataforma 1 | 2026-01-07 | 2026-01-21 | 14 | 21 | 18.5 | 88.1 |  | 18.5 | 1 | 88.095
24603 - FLORA - PARQUE CENTRAL LOS ROBLES | 850 | Tremie | Pilote 1 y pilote 5, comercio 1 | 2026-01-06 | 2026-01-20 | 14 | 21 | 19 | 90.5 |  | 19 | 1 | 90.476
24603 - FLORA - PARQUE CENTRAL LOS ROBLES | 848 | Tremie | Barrete 60 | 2026-01-03 | 2026-01-17 | 14 | 21 | 21.3 | 101.4 |  | 21.3 | 1 | 101.429
24603 - FLORA - PARQUE CENTRAL LOS ROBLES | 846 | Tremie | Pantalla M 61 | 2025-12-29 | 2026-01-12 | 14 | 21 | 23 | 109.5 |  | 23 | 1 | 109.524
24603 - FLORA - PARQUE CENTRAL LOS ROBLES | 844 | Tremie | Pantalla M 01, plataforma 1 | 2025-12-26 | 2026-01-09 | 14 | 21 | 24.5 | 116.7 |  | 24.5 | 1 | 116.667
24603 - FLORA - PARQUE CENTRAL LOS ROBLES | 841 | Tremie | Pantalla M 60 | 2025-12-23 | 2026-01-06 | 14 | 21 | 21.4 | 101.9 |  | 21.4 | 1 | 101.905
24603 - FLORA - PARQUE CENTRAL LOS ROBLES | 840 | Tremie | Pantalla M 58, plataforma 1 | 2025-12-20 | 2026-01-03 | 14 | 21 | 24 | 114.3 |  | 24 | 1 | 114.286
24603 - FLORA - PARQUE CENTRAL LOS ROBLES | 837 | C. Fluido | Columnas ejes 3-1 / A-C, piso 2 | 2025-12-20 | 2026-01-03 | 14 | 21 | 21.7 | 103.3 |  | 21.7 | 1 | 103.333
24603 - FLORA - PARQUE CENTRAL LOS ROBLES | 836 | Plástico | Cimentación ejes 6-8 / K - L, plataforma 1 | 2025-12-20 | 2026-01-03 | 14 | 21 | 22.2 | 105.7 |  | 22.2 | 1 | 105.714
24603 - FLORA - PARQUE CENTRAL LOS ROBLES | 835 | Industrializado | Muros T4, piso 25, ejes 5-10 / A-F | 2025-12-19 | 2026-01-02 | 14 | 21 | 34.7 | 165.2 | MURO | 34.7 | 1 | 165.238
24603 - FLORA - PARQUE CENTRAL LOS ROBLES | 834 | Industrializado | Placa T3, piso 25, ejes 1-8 / G-L | 2025-12-19 | 2026-01-02 | 14 | 21 | 29.2 | 139 | PLACA | 29.2 | 1 | 139.048
24603 - FLORA - PARQUE CENTRAL LOS ROBLES | 832 | Tremie | Barrete M 56 | 2025-12-19 | 2026-01-02 | 14 | 21 | 23.2 | 110.5 |  | 23.2 | 1 | 110.476
24603 - FLORA - PARQUE CENTRAL LOS ROBLES | 828 | Industrializado | Placa T4, piso 25, ejes 1-4 / F-G y ejes 8-12 / A-F, piso 25, T3 | 2025-12-18 | 2026-01-01 | 14 | 21 | 27 | 128.6 | PLACA | 27 | 1 | 128.571
24603 - FLORA - PARQUE CENTRAL LOS ROBLES | 826 | Industrializado | Placa T3, piso 25, ejes 1-3 / A-F y ejes 10-12 / A-L, T4, piso 25 | 2025-12-17 | 2025-12-31 | 14 | 21 | 27.1 | 129 | PLACA | 27.1 | 1 | 129.048
24603 - FLORA - PARQUE CENTRAL LOS ROBLES | 824 | Tremie | Pantalla M 57, plataforma 1 | 2025-12-17 | 2025-12-31 | 14 | 21 | 23.2 | 110.5 |  | 23.2 | 1 | 110.476
24603 - FLORA - PARQUE CENTRAL LOS ROBLES | 818 | Industrializado | Placa T4, piso 25, ejes 8-10 / A-F | 2025-12-15 | 2025-12-29 | 14 | 21 | 28.8 | 137.1 | PLACA | 28.8 | 1 | 137.143
24603 - FLORA - PARQUE CENTRAL LOS ROBLES | 817 | Tremie | Pantalla M54, T1 | 2025-12-15 | 2025-12-29 | 14 | 21 | 25.7 | 122.4 |  | 25.7 | 1 | 122.381
24603 - FLORA - PARQUE CENTRAL LOS ROBLES | 809 | Tremie | Plataforma H55, Plataforma #1 | 2025-12-12 | 2025-12-26 | 14 | 21 | 23.3 | 111 |  | 23.3 | 1 | 110.952
24603 - FLORA - PARQUE CENTRAL LOS ROBLES | 822 | Industrializado | Placa torre 3 piso 25 ejes 3-10 / G-L | 2025-12-16 | 2025-12-30 | 14 | 21 | 29.8 | 141.9 | PLACA | 29.8 | 1 | 141.905
24603 - FLORA - PARQUE CENTRAL LOS ROBLES | 807 | Tremie | Pantalla H59 Plataforma #1 | 2025-12-11 | 2025-12-25 | 14 | 21 | 23.2 | 110.5 |  | 23.2 | 1 | 110.476
24603 - FLORA - PARQUE CENTRAL LOS ROBLES | 805 | Tremie | Pantalla M50 Plataforma #1 | 2025-12-10 | 2025-12-24 | 14 | 21 | 25.8 | 122.9 |  | 25.8 | 1 | 122.857
24603 - FLORA - PARQUE CENTRAL LOS ROBLES | 802 | Tremie | Barrete plataforma #1 | 2025-12-09 | 2025-12-23 | 14 | 21 | 19.3 | 91.9 |  | 19.3 | 1 | 91.905
24603 - FLORA - PARQUE CENTRAL LOS ROBLES | 776 | T 3000 | Pantalla hembra 53 | 2025-11-28 | 2025-12-12 | 14 | 21 | 23.3 | 111 |  | 23.3 | 1 | 110.952
24603 - FLORA - PARQUE CENTRAL LOS ROBLES | 773 | T 3000 | Columna ejes 2-C | 2025-11-28 | 2025-12-12 | 14 | 21 | 38.3 | 182.4 |  | 38.3 | 1 | 182.381
24603 - FLORA - PARQUE CENTRAL LOS ROBLES | 783 | T 3000 | Barrete M-44 | 2025-12-01 | 2025-12-15 | 14 | 21 | 23.2 | 110.5 |  | 23.2 | 1 | 110.476
24603 - FLORA - PARQUE CENTRAL LOS ROBLES | 794 | T 3000 | Pantalla H-51 | 2025-12-04 | 2025-12-18 | 14 | 21 | 22.1 | 105.2 |  | 22.1 | 1 | 105.238
24603 - FLORA - PARQUE CENTRAL LOS ROBLES | 793 | P 3000 | Cimentación sótano plataforma 1 ejes D-E / 6-8 | 2025-12-04 | 2025-12-18 | 14 | 21 | 24.6 | 117.1 |  | 24.6 | 1 | 117.143
24603 - FLORA - PARQUE CENTRAL LOS ROBLES | 790 | T 3000 | Barrete M-48 | 2025-12-02 | 2025-12-16 | 14 | 21 | 26.6 | 126.7 |  | 26.6 | 1 | 126.667
24603 - FLORA - PARQUE CENTRAL LOS ROBLES | 767 | T 3000 | Pantalla macho 46 | 2025-11-26 | 2025-12-10 | 14 | 21 | 22.8 | 108.6 |  | 22.8 | 1 | 108.571
24603 - FLORA - PARQUE CENTRAL LOS ROBLES | 772 | T 3000 | Pantalla Macho 42 | 2025-11-27 | 2025-12-11 | 14 | 21 | 24 | 114.3 |  | 24 | 1 | 114.286
24603 - FLORA - PARQUE CENTRAL LOS ROBLES | 761 | T 3000 | Pantalla 49 Hembra | 2025-11-25 | 2025-12-09 | 14 | 21 | 20.9 | 99.5 |  | 20.9 | 1 | 99.524
24603 - FLORA - PARQUE CENTRAL LOS ROBLES | 752 | P 3000 | Columna piso 2 Comercio 2 ejes 2 / A-B | 2025-11-21 | 2025-12-05 | 14 | 21 | 22.1 | 105.2 |  | 22.1 | 1 | 105.238
24603 - FLORA - PARQUE CENTRAL LOS ROBLES | 743 | T 3000 | Pantalla hembra 45 | 2025-11-18 | 2025-12-02 | 14 | 21 | 20.8 | 99 |  | 20.8 | 1 | 99.048
24603 - FLORA - PARQUE CENTRAL LOS ROBLES | 739 | P-3000 | Columna piso 2 eje 1-C | 2025-11-15 | 2025-11-29 | 14 | 21 | 30.5 | 145.2 |  | 30.5 | 1 | 145.238
24603 - FLORA - PARQUE CENTRAL LOS ROBLES | 736 |  | Pantalla H-47 | 2025-11-14 | 2025-11-28 | 14 | 21 | 24.1 | 114.8 |  | 24.1 | 1 | 114.762
24603 - FLORA - PARQUE CENTRAL LOS ROBLES | 733 |  | Columna piso 2, comercio 2, ejes 1 / A-C | 2025-11-14 | 2025-11-28 | 14 | 21 | 31.5 | 150 |  | 31.5 | 1 | 150
24603 - FLORA - PARQUE CENTRAL LOS ROBLES | 730 | T 3000 | Pantalla hembra 43 | 2025-11-13 | 2025-11-27 | 14 | 21 | 21.6 | 102.9 |  | 21.6 | 1 | 102.857
24603 - FLORA - PARQUE CENTRAL LOS ROBLES | 725 | T3000 | Pilote 49 plataforma 1 | 2025-11-11 | 2025-11-25 | 14 | 21 | 20.3 | 96.7 |  | 20.3 | 1 | 96.667
24603 - FLORA - PARQUE CENTRAL LOS ROBLES | 722 | T3000 | Pilote 75 torre 1 | 2025-11-11 | 2025-11-25 | 14 | 21 | 27.2 | 129.5 |  | 27.2 | 1 | 129.524
24603 - FLORA - PARQUE CENTRAL LOS ROBLES | 721 | T 3000 | Pilote 72 Plataforma 1 | 2025-11-10 | 2025-11-24 | 14 | 21 | 21.6 | 102.9 |  | 21.6 | 1 | 102.857
24603 - FLORA - PARQUE CENTRAL LOS ROBLES | 709 | T-3000 | Pilote 66 Plataforma 1 | 2025-11-06 | 2025-11-20 | 14 | 21 | 20.8 | 99 |  | 20.8 | 1 | 99.048
24603 - FLORA - PARQUE CENTRAL LOS ROBLES | 705 | T-3000 | Pilote 57 Plataforma 1 | 2025-11-05 | 2025-11-19 | 14 | 21 | 20.8 | 99 |  | 20.8 | 1 | 99.048
24603 - FLORA - PARQUE CENTRAL LOS ROBLES | 716 | T-3000 | Pilote 107 Plataforma 1 | 2025-11-07 | 2025-11-21 | 14 | 21 | 19.1 | 91 |  | 19.1 | 1 | 90.952
24603 - FLORA - PARQUE CENTRAL LOS ROBLES | 713 | T-3000 | Pilote 103 Plataforma 1 | 2025-11-07 | 2025-11-21 | 14 | 21 | 21.1 | 100.5 |  | 21.1 | 1 | 100.476
24603 - FLORA - PARQUE CENTRAL LOS ROBLES | 712 | PL-3000 | Placa comercio 2 Piso 2 ejes 1-2 / A-C | 2025-11-07 | 2025-11-21 | 14 | 21 | 25.6 | 121.9 | PLACA | 25.6 | 1 | 121.905
24603 - FLORA - PARQUE CENTRAL LOS ROBLES | 711 | T-3000 | Pilote 58 Plataforma 1 | 2025-11-06 | 2025-11-20 | 14 | 21 | 24.2 | 115.2 |  | 24.2 | 1 | 115.238
24603 - FLORA - PARQUE CENTRAL LOS ROBLES | 704 | T 3000 | Pilote 53 plataforma 1 | 2025-11-04 | 2025-11-18 | 14 | 21 | 22 | 104.8 |  | 22 | 1 | 104.762
24603 - FLORA - PARQUE CENTRAL LOS ROBLES | 680 | 3000 | Placa comunal eje 5'-4 / eje 8 | 2025-10-27 | 2025-11-10 | 14 | 21 | 21.9 | 104.3 | PLACA | 21.9 | 1 | 104.286
24603 - FLORA - PARQUE CENTRAL LOS ROBLES | 666 | AU 3000 | Columna eje 2 - A-C Piso 1 | 2025-10-22 | 2025-11-05 | 14 | 21 | 24.6 | 117.1 |  | 24.6 | 1 | 117.143
24603 - FLORA - PARQUE CENTRAL LOS ROBLES | 654 | AU-3000 | Columna piso 1 | 2025-10-18 | 2025-11-01 | 14 | 21 | 32.7 | 155.7 |  | 32.7 | 1 | 155.714
24603 - FLORA - PARQUE CENTRAL LOS ROBLES | 642 | P 3000 | Placa ejes G-4 / C-2 | 2025-10-15 | 2025-10-29 | 14 | 21 | 21.5 | 102.4 | PLACA | 21.5 | 1 | 102.381
24603 - FLORA - PARQUE CENTRAL LOS ROBLES | 627 | P-3000 | Plataforma ejesa G-K / 4-8 | 2025-10-07 | 2025-10-21 | 14 | 21 | 23.1 | 110 |  | 23.1 | 1 | 110
24603 - FLORA - PARQUE CENTRAL LOS ROBLES | 624 | P-3000 | Plataforma ejes G-K y 4-8 | 2025-10-07 | 2025-10-21 | 14 | 21 | 21.1 | 100.5 |  | 21.1 | 1 | 100.476
24603 - FLORA - PARQUE CENTRAL LOS ROBLES | 607 | P 3000 | Viga cabezal plataforma 1 eje I-K | 2025-09-29 | 2025-10-13 | 14 | 21 | 24.1 | 114.8 |  | 24.1 | 1 | 114.762
24603 - FLORA - PARQUE CENTRAL LOS ROBLES | 595 | PLA 3000 | Placa semisótano ejes 5-8 / E-L Fundida 1 | 2025-09-25 | 2025-10-09 | 14 | 21 | 21.1 | 100.5 | PLACA | 21.1 | 1 | 100.476
24603 - FLORA - PARQUE CENTRAL LOS ROBLES | 558 | No específicado | Pilote 44 torre 1 | 2025-09-08 | 2025-09-22 | 14 | 20.7 | 29.9 | 94.9 |  | 29.9 | 1 | 144.444
24603 - FLORA - PARQUE CENTRAL LOS ROBLES | 557 | No específicado | Muros ejes 1-4 / G-L Piso 13 torre 4 | 2025-09-08 | 2025-09-22 | 14 | 20.7 | 43 | 102.4 | MURO | 43 | 1 | 207.729
24603 - FLORA - PARQUE CENTRAL LOS ROBLES | 556 | No específicado | Placa ejes 1-8 / A-G Piso 13 torre 3 | 2025-09-08 | 2025-09-22 | 14 | 20.7 | 32.8 | 93.7 | PLACA | 32.8 | 1 | 158.454
24603 - FLORA - PARQUE CENTRAL LOS ROBLES | 555 | No específicado | Pilote 46 torre 2 | 2025-09-08 | 2025-09-22 | 14 | 20.7 | 37.6 | 119.4 |  | 37.6 | 1 | 181.643
24603 - FLORA - PARQUE CENTRAL LOS ROBLES | 554 | No específicado | Escalera piso 10-11 Torre 4 | 2025-09-08 | 2025-09-22 | 14 | 20.7 | 55.1 | 157.4 |  | 55.1 | 1 | 266.184
24603 - FLORA - PARQUE CENTRAL LOS ROBLES | G-23 - G-24 | No especificado | Grouting torre 3 piso 6 | 2025-12-23 | 2026-01-06 | 14 | 12.5 | 17.4 | 139.2 |  | 17.4 | 1 | 139.2
24603 - FLORA - PARQUE CENTRAL LOS ROBLES | MP - 01 | No especificado | Mortero de prueba piso 1 apto 104 - Torre 2 | 2026-05-26 | 2026-06-09 | 14 | 10 | 8.5 | 85 |  | 8.5 | 1 | 85
24603 - FLORA - PARQUE CENTRAL LOS ROBLES | M106 | No especificado | Piso 27 torre 3 | 2026-05-11 | 2026-05-25 | 14 | 10 | 13.8 | 138 |  | 13.8 | 1 | 138
24603 - FLORA - PARQUE CENTRAL LOS ROBLES | G106 | No especificado | Piso 27 torre 3 | 2026-05-11 | 2026-05-25 | 14 | 10 | 16.2 | 162 |  | 16.2 | 1 | 162
24603 - FLORA - PARQUE CENTRAL LOS ROBLES | M105 | No especificado | Piso 27 torre 3 | 2026-05-11 | 2026-05-25 | 14 | 10 | 15.3 | 153 |  | 15.3 | 1 | 153
24603 - FLORA - PARQUE CENTRAL LOS ROBLES | G105 | No especificado | Piso 27 torre 3 | 2026-05-11 | 2026-05-25 | 14 | 10 | 17 | 170 |  | 17 | 1 | 170
24603 - FLORA - PARQUE CENTRAL LOS ROBLES | M108 | No especificado | Piso 27 Torre 4 | 2026-05-13 | 2026-05-27 | 14 | 10 | 14.9 | 149 |  | 14.9 | 1 | 149
24603 - FLORA - PARQUE CENTRAL LOS ROBLES | G108 | No especificado | Piso 27 Torre 4 | 2026-05-13 | 2026-05-27 | 14 | 10 | 15.4 | 154 |  | 15.4 | 1 | 154
24603 - FLORA - PARQUE CENTRAL LOS ROBLES | M107 | No especificado | Piso 27 Torre 4 | 2026-05-13 | 2026-05-27 | 14 | 10 | 14.3 | 143 |  | 14.3 | 1 | 143
24603 - FLORA - PARQUE CENTRAL LOS ROBLES | G107 | No especificado | Piso 27 Torre 4 | 2026-05-13 | 2026-05-27 | 14 | 10 | 15.1 | 151 |  | 15.1 | 1 | 151
24603 - FLORA - PARQUE CENTRAL LOS ROBLES | M - 104 | No especificado | Piso 26 - T4 | 2026-05-08 | 2026-05-22 | 14 | 10 | 15.2 | 152 |  | 15.2 | 1 | 152
24603 - FLORA - PARQUE CENTRAL LOS ROBLES | G - 104 | No especificado | Piso 26 - T4 | 2026-05-08 | 2026-05-22 | 14 | 10 | 15.9 | 159 |  | 15.9 | 1 | 159
24603 - FLORA - PARQUE CENTRAL LOS ROBLES | M - 103 | No especificado | Piso 26 - T4 | 2026-05-08 | 2026-05-22 | 14 | 10 | 13.8 | 138 |  | 13.8 | 1 | 138
24603 - FLORA - PARQUE CENTRAL LOS ROBLES | G - 103 | No especificado | Piso 26 - T4 | 2026-05-08 | 2026-05-22 | 14 | 10 | 14.3 | 143 |  | 14.3 | 1 | 143
24603 - FLORA - PARQUE CENTRAL LOS ROBLES | M - 102 | No especificado | Piso 26 - T3 | 2026-05-07 | 2026-05-21 | 14 | 10 | 12.1 | 121 |  | 12.1 | 1 | 121
24603 - FLORA - PARQUE CENTRAL LOS ROBLES | G - 102 | No especificado | Piso 26 - T3 | 2026-05-07 | 2026-05-21 | 14 | 10 | 15.8 | 158 |  | 15.8 | 1 | 158
24603 - FLORA - PARQUE CENTRAL LOS ROBLES | M - 101 | No especificado | Piso 26 - T3 | 2026-05-06 | 2026-05-20 | 14 | 10 | 14 | 140 |  | 14 | 1 | 140
24603 - FLORA - PARQUE CENTRAL LOS ROBLES | G - 101 | No especificado | Piso 26 - T3 | 2026-05-06 | 2026-05-20 | 14 | 10 | 15.3 | 153 |  | 15.3 | 1 | 153
24603 - FLORA - PARQUE CENTRAL LOS ROBLES | M 100 | No especificado | Piso 25, T4 | 2026-04-23 | 2026-05-07 | 14 | 10 | 14.5 | 145 |  | 14.5 | 1 | 145
24603 - FLORA - PARQUE CENTRAL LOS ROBLES | G100 | No especificado | Piso 25, T4 | 2026-04-23 | 2026-05-07 | 14 | 10 | 16 | 160 |  | 16 | 1 | 160
24603 - FLORA - PARQUE CENTRAL LOS ROBLES | M99 | No especificado | Piso 25, T4 | 2026-04-23 | 2026-05-07 | 14 | 10 | 15.3 | 153 |  | 15.3 | 1 | 153
24603 - FLORA - PARQUE CENTRAL LOS ROBLES | G99 | No especificado | Piso 25, T4 | 2026-04-23 | 2026-05-07 | 14 | 10 | 16.5 | 165 |  | 16.5 | 1 | 165
24603 - FLORA - PARQUE CENTRAL LOS ROBLES | M98 | No especificado | Piso 25, T3 | 2026-04-21 | 2026-05-05 | 14 | 10 | 12.5 | 125 |  | 12.5 | 1 | 125
24603 - FLORA - PARQUE CENTRAL LOS ROBLES | G98 | No especificado | Piso 25, T3 | 2026-04-21 | 2026-05-05 | 14 | 10 | 10.6 | 106 |  | 10.6 | 1 | 106
24603 - FLORA - PARQUE CENTRAL LOS ROBLES | M97 | No especificado | Piso 25, T3 | 2026-04-21 | 2026-05-05 | 14 | 10 | 13.9 | 139 |  | 13.9 | 1 | 139
24603 - FLORA - PARQUE CENTRAL LOS ROBLES | G97 | No especificado | Piso 25, T3 | 2026-04-21 | 2026-05-05 | 14 | 10 | 10.8 | 108 |  | 10.8 | 1 | 108
24603 - FLORA - PARQUE CENTRAL LOS ROBLES | M96 | No Especificado | Piso 24 T4 | 2026-04-09 | 2026-04-23 | 14 | 10 | 13.6 | 136 |  | 13.6 | 1 | 136
24603 - FLORA - PARQUE CENTRAL LOS ROBLES | G96 | No Especificado | Piso 24 T4 | 2026-04-09 | 2026-04-23 | 14 | 10 | 13.4 | 134 |  | 13.4 | 1 | 134
24603 - FLORA - PARQUE CENTRAL LOS ROBLES | M95 | No Especificado | Piso 24 T4 | 2026-04-09 | 2026-04-23 | 14 | 10 | 12.9 | 129 |  | 12.9 | 1 | 129
24603 - FLORA - PARQUE CENTRAL LOS ROBLES | G95 | No Especificado | Piso 24 T4 | 2026-04-09 | 2026-04-23 | 14 | 10 | 15.4 | 154 |  | 15.4 | 1 | 154
24603 - FLORA - PARQUE CENTRAL LOS ROBLES | M90 | No Especificado | Piso 23 T3 | 2026-04-06 | 2026-04-20 | 14 | 10 | 10 | 100 |  | 10 | 1 | 100
24603 - FLORA - PARQUE CENTRAL LOS ROBLES | G90 | No Especificado | Piso 23 T3 | 2026-04-06 | 2026-04-20 | 14 | 10 | 13.7 | 137 |  | 13.7 | 1 | 137
24603 - FLORA - PARQUE CENTRAL LOS ROBLES | M89 | No Especificado | Piso 23 T3 | 2026-04-06 | 2026-04-20 | 14 | 10 | 10.1 | 101 |  | 10.1 | 1 | 101
24603 - FLORA - PARQUE CENTRAL LOS ROBLES | G89 | No Especificado | Piso 23 T3 | 2026-04-06 | 2026-04-20 | 14 | 10 | 15.7 | 157 |  | 15.7 | 1 | 157
24603 - FLORA - PARQUE CENTRAL LOS ROBLES | M92 | No Especificado | Piso 23 T4 | 2026-04-07 | 2026-04-21 | 14 | 10 | 14.4 | 144 |  | 14.4 | 1 | 144
24603 - FLORA - PARQUE CENTRAL LOS ROBLES | G92 | No Especificado | Piso 23 T4 | 2026-04-07 | 2026-04-21 | 14 | 10 | 13.5 | 135 |  | 13.5 | 1 | 135
24603 - FLORA - PARQUE CENTRAL LOS ROBLES | M91 | No Especificado | Piso 23 T4 | 2026-04-07 | 2026-04-21 | 14 | 10 | 11 | 110 |  | 11 | 1 | 110
24603 - FLORA - PARQUE CENTRAL LOS ROBLES | G91 | No Especificado | Piso 23 T4 | 2026-04-07 | 2026-04-21 | 14 | 10 | 14.2 | 142 |  | 14.2 | 1 | 142
24603 - FLORA - PARQUE CENTRAL LOS ROBLES | M94 | No Especificado | Piso 24 T3 | 2026-04-08 | 2026-04-22 | 14 | 10 | 13.9 | 139 |  | 13.9 | 1 | 139
24603 - FLORA - PARQUE CENTRAL LOS ROBLES | G94 | No Especificado | Piso 24 T3 | 2026-04-08 | 2026-04-22 | 14 | 10 | 14.8 | 148 |  | 14.8 | 1 | 148
24603 - FLORA - PARQUE CENTRAL LOS ROBLES | M93 | No Especificado | Piso 24 T3 | 2026-04-08 | 2026-04-22 | 14 | 10 | 13.2 | 132 |  | 13.2 | 1 | 132
24603 - FLORA - PARQUE CENTRAL LOS ROBLES | G93 | No Especificado | Piso 24 T3 | 2026-04-08 | 2026-04-22 | 14 | 10 | 15.2 | 152 |  | 15.2 | 1 | 152
24603 - FLORA - PARQUE CENTRAL LOS ROBLES | M-86 | No especificado | Mortero piso 22 T3 | 2026-03-14 | 2026-03-28 | 14 | 10 | 13.2 | 132 |  | 13.2 | 1 | 132
24603 - FLORA - PARQUE CENTRAL LOS ROBLES | G-86 | No especificado | Grouting piso 22 T3 | 2026-03-14 | 2026-03-28 | 14 | 10 | 8.6 | 86 |  | 8.6 | 1 | 86
24603 - FLORA - PARQUE CENTRAL LOS ROBLES | M-85 | No especificado | Mortero piso 22 T3 | 2026-03-13 | 2026-03-27 | 14 | 10 | 14.9 | 149 |  | 14.5 | 2 | 149
24603 - FLORA - PARQUE CENTRAL LOS ROBLES | M-85 | No especificado | Mortero piso 22 T3 | 2026-03-13 | 2026-03-27 | 14 | 10 | 14.1 | 141 |  | 14.5 | 2 | 141
24603 - FLORA - PARQUE CENTRAL LOS ROBLES | G-85 | No especificado | Grouting piso 22 T3 | 2026-03-13 | 2026-03-27 | 14 | 10 | 15.8 | 158 |  | 15.55 | 2 | 158
24603 - FLORA - PARQUE CENTRAL LOS ROBLES | G-85 | No especificado | Grouting piso 22 T3 | 2026-03-13 | 2026-03-27 | 14 | 10 | 15.3 | 153 |  | 15.55 | 2 | 153
24603 - FLORA - PARQUE CENTRAL LOS ROBLES | M-88 |  | Mortero piso 22 T4 | 2026-03-18 | 2026-04-01 | 14 | 10 | 15.1 | 151 |  | 15.1 | 1 | 151
24603 - FLORA - PARQUE CENTRAL LOS ROBLES | G-88 |  | Grouting piso 22 T4 | 2026-03-18 | 2026-04-01 | 14 | 10 | 12.2 | 122 |  | 12.2 | 1 | 122
24603 - FLORA - PARQUE CENTRAL LOS ROBLES | M-87 |  | Mortero piso 22 T4 | 2026-03-16 | 2026-03-30 | 14 | 10 | 15.5 | 155 |  | 15.5 | 1 | 155
24603 - FLORA - PARQUE CENTRAL LOS ROBLES | G-87 |  | Grouting piso 22 T4 | 2026-03-16 | 2026-03-30 | 14 | 10 | 15.2 | 152 |  | 15.2 | 1 | 152
24603 - FLORA - PARQUE CENTRAL LOS ROBLES | M - 84 | No especificado | Mortero piso 21, T4 | 2026-03-12 | 2026-03-26 | 14 | 10 | 9.8 | 98 |  | 9.8 | 1 | 98
24603 - FLORA - PARQUE CENTRAL LOS ROBLES | G - 84 | No especificado | Grouting piso 21, T4 | 2026-03-12 | 2026-03-26 | 14 | 10 | 13.4 | 134 |  | 13.4 | 1 | 134
24603 - FLORA - PARQUE CENTRAL LOS ROBLES | M - 83 | No especificado | Mortero piso 21, T4 | 2026-03-12 | 2026-03-26 | 14 | 10 | 13.6 | 136 |  | 13.6 | 1 | 136
24603 - FLORA - PARQUE CENTRAL LOS ROBLES | G - 83 | No especificado | Grouting piso 21, T4 | 2026-03-12 | 2026-03-26 | 14 | 10 | 14.7 | 147 |  | 14.7 | 1 | 147
24603 - FLORA - PARQUE CENTRAL LOS ROBLES | M-82 | No especificado | Mortero piso 21, T3 | 2026-03-11 | 2026-03-25 | 14 | 10 | 15.2 | 152 |  | 15.2 | 1 | 152
24603 - FLORA - PARQUE CENTRAL LOS ROBLES | G-82 | No especificado | Grouting piso 21, T3 | 2026-03-11 | 2026-03-25 | 14 | 10 | 14.6 | 146 |  | 14.6 | 1 | 146
24603 - FLORA - PARQUE CENTRAL LOS ROBLES | M-81 | No especificado | Mortero piso 21, T3 | 2026-03-11 | 2026-03-25 | 14 | 10 | 12.6 | 126 |  | 12.6 | 1 | 126
24603 - FLORA - PARQUE CENTRAL LOS ROBLES | G-81 | No especificado | Grouting piso 21, T3 | 2026-03-11 | 2026-03-25 | 14 | 10 | 15.2 | 152 |  | 15.2 | 1 | 152
24603 - FLORA - PARQUE CENTRAL LOS ROBLES | M - 76 | No especificado | Mortero piso 19, T4 | 2026-03-05 | 2026-03-19 | 14 | 10 | 15.2 | 152 |  | 15.2 | 1 | 152
24603 - FLORA - PARQUE CENTRAL LOS ROBLES | G - 76 | No especificado | Grouting piso 19, T4 | 2026-03-05 | 2026-03-19 | 14 | 10 | 13.3 | 133 |  | 13.3 | 1 | 133
24603 - FLORA - PARQUE CENTRAL LOS ROBLES | M - 75 | No especificado | Mortero piso 19, T4 | 2026-03-04 | 2026-03-18 | 14 | 10 | 15.9 | 159 |  | 15.9 | 1 | 159
24603 - FLORA - PARQUE CENTRAL LOS ROBLES | G - 75 | No especificado | Grouting piso 19, T4 | 2026-03-04 | 2026-03-18 | 14 | 10 | 14.9 | 149 |  | 14.9 | 1 | 149
24603 - FLORA - PARQUE CENTRAL LOS ROBLES | M - 78 | No especificado | Mortero piso 20 T3 | 2026-03-09 | 2026-03-23 | 14 | 10 | 14.8 | 148 |  | 14.8 | 1 | 148
24603 - FLORA - PARQUE CENTRAL LOS ROBLES | G - 78 | No especificado | Grouting piso 20 T3 | 2026-03-09 | 2026-03-23 | 14 | 10 | 13.6 | 136 |  | 13.6 | 1 | 136
24603 - FLORA - PARQUE CENTRAL LOS ROBLES | M - 77 | No especificado | Mortero piso 20 T3 | 2026-03-07 | 2026-03-21 | 14 | 10 | 14 | 140 |  | 14 | 1 | 140
24603 - FLORA - PARQUE CENTRAL LOS ROBLES | G - 77 | No especificado | Grouting piso 20 T3 | 2026-03-07 | 2026-03-21 | 14 | 10 | 13.3 | 133 |  | 13.3 | 1 | 133
24603 - FLORA - PARQUE CENTRAL LOS ROBLES | M 80 | No especificado | Mortero piso 20 , T4 | 2026-03-10 | 2026-03-24 | 14 | 10 | 16.1 | 161 |  | 16.1 | 1 | 161
24603 - FLORA - PARQUE CENTRAL LOS ROBLES | G 80 | No especificado | Grouting piso 20 , T4 | 2026-03-10 | 2026-03-24 | 14 | 10 | 14 | 140 |  | 14 | 1 | 140
24603 - FLORA - PARQUE CENTRAL LOS ROBLES | M 79 | No especificado | Mortero piso 20 , T4 | 2026-03-09 | 2026-03-23 | 14 | 10 | 12.9 | 129 |  | 12.9 | 1 | 129
24603 - FLORA - PARQUE CENTRAL LOS ROBLES | G 79 | No especificado | Grouting piso 20 , T4 | 2026-03-09 | 2026-03-23 | 14 | 10 | 15.2 | 152 |  | 15.2 | 1 | 152
24603 - FLORA - PARQUE CENTRAL LOS ROBLES | M - 74 | No especificado | Mortero Piso 19 T3 | 2026-03-03 | 2026-03-17 | 14 | 10 | 13.1 | 131 |  | 13.1 | 1 | 131
24603 - FLORA - PARQUE CENTRAL LOS ROBLES | G - 74 | No especificado | Piso 19 T3, Grouting | 2026-03-03 | 2026-03-17 | 14 | 10 | 11.2 | 112 |  | 11.2 | 1 | 112
24603 - FLORA - PARQUE CENTRAL LOS ROBLES | M - 73 | No especificado | Mortero Piso 19, T3 | 2026-03-02 | 2026-03-16 | 14 | 10 | 14.9 | 149 |  | 14.9 | 1 | 149
24603 - FLORA - PARQUE CENTRAL LOS ROBLES | G - 73 | No especificado | Grouting Piso 19, T3 | 2026-03-02 | 2026-03-16 | 14 | 10 | 16.1 | 161 |  | 16.1 | 1 | 161
24603 - FLORA - PARQUE CENTRAL LOS ROBLES | M - 72 | No especificado | Mortero Piso 18, T4 | 2026-03-02 | 2026-03-16 | 14 | 10 | 14.5 | 145 |  | 14.5 | 1 | 145
24603 - FLORA - PARQUE CENTRAL LOS ROBLES | G - 72 | No especificado | Grouting Piso 18, T4 | 2026-03-02 | 2026-03-16 | 14 | 10 | 14 | 140 |  | 14 | 1 | 140
24603 - FLORA - PARQUE CENTRAL LOS ROBLES | M - 71 | No especificado | Mortero piso 18, T4 | 2026-02-27 | 2026-03-13 | 14 | 10 | 13.9 | 139 |  | 13.9 | 1 | 139
24603 - FLORA - PARQUE CENTRAL LOS ROBLES | G - 71 | No especificado | Grouting piso 18, T4 | 2026-02-27 | 2026-03-13 | 14 | 10 | 13.5 | 135 |  | 13.5 | 1 | 135
24603 - FLORA - PARQUE CENTRAL LOS ROBLES | M - 70 | No especificado | Mortero piso 18, T3 | 2026-02-26 | 2026-03-12 | 14 | 10 | 14.6 | 146 |  | 14.6 | 1 | 146
24603 - FLORA - PARQUE CENTRAL LOS ROBLES | G - 70 | No especificado | Grouting piso 18, T3 | 2026-02-26 | 2026-03-12 | 14 | 10 | 13.6 | 136 |  | 13.6 | 1 | 136
24603 - FLORA - PARQUE CENTRAL LOS ROBLES | M - 69 | No especificado | Mortero piso 18, T3 | 2026-02-26 | 2026-03-12 | 14 | 10 | 14.2 | 142 |  | 14.2 | 1 | 142
24603 - FLORA - PARQUE CENTRAL LOS ROBLES | G - 69 | No especificado | Grouting piso 18, T3 | 2026-02-26 | 2026-03-12 | 14 | 10 | 14.7 | 147 |  | 14.7 | 1 | 147
24603 - FLORA - PARQUE CENTRAL LOS ROBLES | M - 68 | No especificado | Mortero piso 17, T4 | 2026-02-25 | 2026-03-11 | 14 | 10 | 14.1 | 141 |  | 14.1 | 1 | 141
24603 - FLORA - PARQUE CENTRAL LOS ROBLES | G - 68 | No especificado | Grouting piso 17, T4 | 2026-02-25 | 2026-03-11 | 14 | 10 | 13.7 | 137 |  | 13.7 | 1 | 137
24603 - FLORA - PARQUE CENTRAL LOS ROBLES | M - 67 | No especificado | Mortero Piso 17, T4 | 2026-02-24 | 2026-03-10 | 14 | 10 | 12.3 | 123 |  | 12.3 | 1 | 123
24603 - FLORA - PARQUE CENTRAL LOS ROBLES | G - 67 | No especificado | Grouting Piso 17, T4 | 2026-02-24 | 2026-03-10 | 14 | 10 | 15.4 | 154 |  | 15.4 | 1 | 154
24603 - FLORA - PARQUE CENTRAL LOS ROBLES | M - 66 | No especificado | Mortero Piso 17, T3 | 2026-02-24 | 2026-03-10 | 14 | 10 | 11.5 | 115 |  | 11.5 | 1 | 115
24603 - FLORA - PARQUE CENTRAL LOS ROBLES | G - 66 | No especificado | Grouting piso 17, T3 | 2026-02-24 | 2026-03-10 | 14 | 10 | 13.4 | 134 |  | 13.4 | 1 | 134
24603 - FLORA - PARQUE CENTRAL LOS ROBLES | M - 61 | No especificado | Mortero Piso 16, T3 | 2026-02-19 | 2026-03-05 | 14 | 10 | 14.3 | 143 |  | 14.3 | 1 | 143
24603 - FLORA - PARQUE CENTRAL LOS ROBLES | G - 61 | No especificado | Grouting Piso 16, T3 | 2026-02-19 | 2026-03-05 | 14 | 10 | 15.4 | 154 |  | 15.4 | 1 | 154
24603 - FLORA - PARQUE CENTRAL LOS ROBLES | M - 60 | No especificado | Mortero Piso 15, T4 | 2026-02-18 | 2026-03-04 | 14 | 10 | 15.5 | 155 |  | 15.5 | 1 | 155
24603 - FLORA - PARQUE CENTRAL LOS ROBLES | G - 60 | No especificado | Grouting piso 15, T4 | 2026-02-18 | 2026-03-04 | 14 | 10 | 16.2 | 162 |  | 16.2 | 1 | 162
24603 - FLORA - PARQUE CENTRAL LOS ROBLES | M 65 | No especificado | Mortero piso 17 , T3 | 2026-02-23 | 2026-03-09 | 14 | 10 | 13.3 | 133 |  | 13.3 | 1 | 133
24603 - FLORA - PARQUE CENTRAL LOS ROBLES | G 65 | No especificado | Grouting piso 17 , T3 | 2026-02-23 | 2026-03-09 | 14 | 10 | 14.8 | 148 |  | 14.8 | 1 | 148
24603 - FLORA - PARQUE CENTRAL LOS ROBLES | M 64 | No especificado | Mortero piso 16 , T4 | 2026-02-21 | 2026-03-07 | 14 | 10 | 13.5 | 135 |  | 13.5 | 1 | 135
24603 - FLORA - PARQUE CENTRAL LOS ROBLES | G 64 | No especificado | Grouting piso 16 , T4 | 2026-02-21 | 2026-03-07 | 14 | 10 | 14.6 | 146 |  | 14.6 | 1 | 146
24603 - FLORA - PARQUE CENTRAL LOS ROBLES | M 63 | No especificado | Mortero piso 16 | 2026-02-19 | 2026-03-05 | 14 | 10 | 14.7 | 147 |  | 14.7 | 1 | 147
24603 - FLORA - PARQUE CENTRAL LOS ROBLES | G 63 | No especificado | Grouting piso 16 , T4 | 2026-02-19 | 2026-03-05 | 14 | 10 | 12.8 | 128 |  | 12.8 | 1 | 128
24603 - FLORA - PARQUE CENTRAL LOS ROBLES | M 62 | No especificado | Mortero piso 16 , T3 | 2026-02-19 | 2026-03-05 | 14 | 10 | 14.7 | 147 |  | 14.7 | 1 | 147
24603 - FLORA - PARQUE CENTRAL LOS ROBLES | G 62 | No especificado | Grouting piso 16 , T3 | 2026-02-19 | 2026-03-05 | 14 | 10 | 14.7 | 147 |  | 14.7 | 1 | 147
24603 - FLORA - PARQUE CENTRAL LOS ROBLES | M - 57 | No especificado | Mortero Piso 15, T3 | 2026-02-17 | 2026-03-03 | 14 | 10 | 10.2 | 102 |  | 10.2 | 1 | 102
24603 - FLORA - PARQUE CENTRAL LOS ROBLES | G - 57 | No especificado | Grouting Piso 15, T3 | 2026-02-17 | 2026-03-03 | 14 | 10 | 13.7 | 137 |  | 13.7 | 1 | 137
24603 - FLORA - PARQUE CENTRAL LOS ROBLES | M - 56 | No especificado | Mortero Piso 14, T4 | 2026-02-17 | 2026-03-03 | 14 | 10 | 11.7 | 117 |  | 11.7 | 1 | 117
24603 - FLORA - PARQUE CENTRAL LOS ROBLES | G - 56 | No especificado | Grouting piso 14, T4 | 2026-02-17 | 2026-03-03 | 14 | 10 | 15.6 | 156 |  | 15.6 | 1 | 156
24603 - FLORA - PARQUE CENTRAL LOS ROBLES | M - 59 | No especificado | Mortero Piso 15, T4 | 2026-02-18 | 2026-03-04 | 14 | 10 | 14.5 | 145 |  | 14.5 | 1 | 145
24603 - FLORA - PARQUE CENTRAL LOS ROBLES | G - 59 | No especificado | Grouting Piso 15, T4 | 2026-02-18 | 2026-03-04 | 14 | 10 | 14.3 | 143 |  | 14.3 | 1 | 143
24603 - FLORA - PARQUE CENTRAL LOS ROBLES | M - 58 | No especificado | Mortero Piso 15, T3 | 2026-02-18 | 2026-03-04 | 14 | 10 | 15.3 | 153 |  | 15.3 | 1 | 153
24603 - FLORA - PARQUE CENTRAL LOS ROBLES | G - 58 | No especificado | Grouting piso 15, T3 | 2026-02-18 | 2026-03-04 | 14 | 10 | 14.1 | 141 |  | 14.1 | 1 | 141
24603 - FLORA - PARQUE CENTRAL LOS ROBLES | G - 54 | No especificado | Grouting Piso 14, T3 | 2026-02-17 | 2026-03-03 | 14 | 10 | 13.6 | 136 |  | 13.6 | 1 | 136
24603 - FLORA - PARQUE CENTRAL LOS ROBLES | M - 54 | No especificado | Mortero Piso 14, T3 | 2026-02-17 | 2026-03-03 | 14 | 10 | 13.3 | 133 |  | 13.3 | 1 | 133
24603 - FLORA - PARQUE CENTRAL LOS ROBLES | M - 53 | No especificado | Mortero Piso 14, T3 | 2026-02-17 | 2026-03-03 | 14 | 10 | 14 | 140 |  | 14 | 1 | 140
24603 - FLORA - PARQUE CENTRAL LOS ROBLES | G - 53 | No especificado | Grouting Piso 14, T3 | 2026-02-17 | 2026-03-03 | 14 | 10 | 14.9 | 149 |  | 14.9 | 1 | 149
24603 - FLORA - PARQUE CENTRAL LOS ROBLES | M - 55 | No especificado | Mortero piso 14, T4 | 2026-02-17 | 2026-03-03 | 14 | 10 | 14.5 | 145 |  | 14.5 | 1 | 145
24603 - FLORA - PARQUE CENTRAL LOS ROBLES | G - 55 | No especificado | Grouting piso 14, T4 | 2026-02-17 | 2026-03-03 | 14 | 10 | 14.4 | 144 |  | 14.4 | 1 | 144
24603 - FLORA - PARQUE CENTRAL LOS ROBLES | M - 52 | No especificado | Mortero Piso 13, T4 | 2026-02-16 | 2026-03-02 | 14 | 10 | 13.1 | 131 |  | 13.1 | 1 | 131
24603 - FLORA - PARQUE CENTRAL LOS ROBLES | G - 52 | No especificado | Grouting Piso 13, T4 | 2026-02-16 | 2026-03-02 | 14 | 10 | 13.6 | 136 |  | 13.6 | 1 | 136
24603 - FLORA - PARQUE CENTRAL LOS ROBLES | M - 51 | No especificado | Mortero Piso 13, T4 | 2026-02-16 | 2026-03-02 | 14 | 10 | 14 | 140 |  | 14 | 1 | 140
24603 - FLORA - PARQUE CENTRAL LOS ROBLES | G - 51 | No especificado | Grouting Piso 13, T4 | 2026-02-16 | 2026-03-02 | 14 | 10 | 15 | 150 |  | 15 | 1 | 150
24603 - FLORA - PARQUE CENTRAL LOS ROBLES | M50 | No especificado | Mortero Piso 13 T3 | 2026-02-16 | 2026-03-02 | 14 | 10 | 14.6 | 146 |  | 14.6 | 1 | 146
24603 - FLORA - PARQUE CENTRAL LOS ROBLES | G50 | No especificado | Grouting Piso 13 T3 | 2026-02-16 | 2026-03-02 | 14 | 10 | 14.5 | 145 |  | 14.5 | 1 | 145
24603 - FLORA - PARQUE CENTRAL LOS ROBLES | M49 | No especificado | Mortero Piso 13 T3 | 2026-02-14 | 2026-02-28 | 14 | 10 | 13 | 130 |  | 13 | 1 | 130
24603 - FLORA - PARQUE CENTRAL LOS ROBLES | G49 | No especificado | Grouting Piso 13 T3 | 2026-02-14 | 2026-02-28 | 14 | 10 | 14.1 | 141 |  | 14.1 | 1 | 141
24603 - FLORA - PARQUE CENTRAL LOS ROBLES | M - 48 | No especificado | Mortero Piso 12, T4 | 2026-02-13 | 2026-02-27 | 14 | 10 | 13.9 | 139 |  | 13.9 | 1 | 139
24603 - FLORA - PARQUE CENTRAL LOS ROBLES | G - 48 | No especificado | Grouting Piso 12, T4 | 2026-02-13 | 2026-02-27 | 14 | 10 | 14.5 | 145 |  | 14.5 | 1 | 145
24603 - FLORA - PARQUE CENTRAL LOS ROBLES | M - 47 | No especificado | Mortero Piso 12, T4 | 2026-02-12 | 2026-02-26 | 14 | 10 | 15 | 150 |  | 15 | 1 | 150
24603 - FLORA - PARQUE CENTRAL LOS ROBLES | G - 47 | No especificado | Grouting Piso 12, T4 | 2026-02-12 | 2026-02-26 | 14 | 10 | 14.2 | 142 |  | 14.2 | 1 | 142
24603 - FLORA - PARQUE CENTRAL LOS ROBLES | M-44 | No especificado | Mortero Piso 11 T4 | 2026-02-09 | 2026-02-23 | 14 | 10 | 14.5 | 145 |  | 14.5 | 1 | 145
24603 - FLORA - PARQUE CENTRAL LOS ROBLES | G-44 | No especificado | Grouting Piso 11 T4 | 2026-02-09 | 2026-02-23 | 14 | 10 | 15 | 150 |  | 15 | 1 | 150
24603 - FLORA - PARQUE CENTRAL LOS ROBLES | M-43 | No especificado | Mortero Piso 11 T4 | 2026-02-07 | 2026-02-21 | 14 | 10 | 15.1 | 151 |  | 15.1 | 1 | 151
24603 - FLORA - PARQUE CENTRAL LOS ROBLES | G-43 | No especificado | Grouting Piso 11 T4 | 2026-02-07 | 2026-02-21 | 14 | 10 | 14.4 | 144 |  | 14.4 | 1 | 144
24603 - FLORA - PARQUE CENTRAL LOS ROBLES | M-46 | No especificado | Mortero Piso 12, T3 | 2026-02-11 | 2026-02-25 | 14 | 10 | 14.5 | 145 |  | 14.5 | 1 | 145
24603 - FLORA - PARQUE CENTRAL LOS ROBLES | G-46 | No especificado | Grouting Piso 12, T3 | 2026-02-11 | 2026-02-25 | 14 | 10 | 12.6 | 126 |  | 12.6 | 1 | 126
24603 - FLORA - PARQUE CENTRAL LOS ROBLES | M-45 | No especificado | Mortero Piso 12, T3 | 2026-02-10 | 2026-02-24 | 14 | 10 | 13.3 | 133 |  | 13.3 | 1 | 133
24603 - FLORA - PARQUE CENTRAL LOS ROBLES | G-45 | No especificado | Grouting Piso 12, T3 | 2026-02-10 | 2026-02-24 | 14 | 10 | 14.3 | 143 |  | 14.3 | 1 | 143
24603 - FLORA - PARQUE CENTRAL LOS ROBLES | M-42 | No especificado | Mortero Piso 11 T3 | 2026-02-06 | 2026-02-20 | 14 | 10 | 11.8 | 118 |  | 11.8 | 1 | 118
24603 - FLORA - PARQUE CENTRAL LOS ROBLES | G-42 | No especificado | Grouting Piso 11 T3 | 2026-02-06 | 2026-02-20 | 14 | 10 | 11.6 | 116 |  | 11.6 | 1 | 116
24603 - FLORA - PARQUE CENTRAL LOS ROBLES | M-41 | No especificado | Mortero Piso 11 T3 | 2026-02-05 | 2026-02-19 | 14 | 10 | 14.3 | 143 |  | 14.3 | 1 | 143
24603 - FLORA - PARQUE CENTRAL LOS ROBLES | G-41 | No especificado | Grouting Piso 11 T3 | 2026-02-05 | 2026-02-19 | 14 | 10 | 13.8 | 138 |  | 13.8 | 1 | 138
24603 - FLORA - PARQUE CENTRAL LOS ROBLES | G-40 | No especificado | Grouting Piso 10 T 4 | 2026-02-04 | 2026-02-18 | 14 | 10 | 14 | 140 |  | 14 | 1 | 140
24603 - FLORA - PARQUE CENTRAL LOS ROBLES | M-40 | No especificado | Mortero Piso 10 T4 | 2026-02-04 | 2026-02-18 | 14 | 10 | 14.6 | 146 |  | 14.6 | 1 | 146
24603 - FLORA - PARQUE CENTRAL LOS ROBLES | G-39 | No especificado | Grouting Piso 10 T4 | 2026-02-03 | 2026-02-17 | 14 | 10 | 15.9 | 159 |  | 15.9 | 1 | 159
24603 - FLORA - PARQUE CENTRAL LOS ROBLES | M-39 | No especificado | Mortero piso 10 T4 | 2026-02-03 | 2026-02-17 | 14 | 10 | 15.2 | 152 |  | 15.2 | 1 | 152
24603 - FLORA - PARQUE CENTRAL LOS ROBLES | M38 | No especificado | Mortero piso 10, T3 | 2026-02-02 | 2026-02-16 | 14 | 10 | 13.7 | 137 |  | 13.7 | 1 | 137
24603 - FLORA - PARQUE CENTRAL LOS ROBLES | G38 | No especificado | Grouting piso 10, T3 | 2026-02-02 | 2026-02-16 | 14 | 10 | 14.5 | 145 |  | 14.5 | 1 | 145
24603 - FLORA - PARQUE CENTRAL LOS ROBLES | M37 | No especificado | Mortero piso 10, T3 | 2026-01-31 | 2026-02-14 | 14 | 10 | 14.2 | 142 |  | 14.2 | 1 | 142
24603 - FLORA - PARQUE CENTRAL LOS ROBLES | G37 | No especificado | Grouting piso 10, T3 | 2026-01-31 | 2026-02-14 | 14 | 10 | 15 | 150 |  | 15 | 1 | 150
24603 - FLORA - PARQUE CENTRAL LOS ROBLES | M34 | No especificado | Mortero piso 9 , T3 | 2026-01-28 | 2026-02-11 | 14 | 10 | 14.3 | 143 |  | 14.3 | 1 | 143
24603 - FLORA - PARQUE CENTRAL LOS ROBLES | G34 | No especificado | Grouting piso 9 , T3 | 2026-01-28 | 2026-02-11 | 14 | 10 | 13.1 | 131 |  | 13.1 | 1 | 131
24603 - FLORA - PARQUE CENTRAL LOS ROBLES | M33 | No especificado | Mortero piso 9 , T3 | 2026-01-27 | 2026-02-10 | 14 | 10 | 12.9 | 129 |  | 12.9 | 1 | 129
24603 - FLORA - PARQUE CENTRAL LOS ROBLES | G33 | No especificado | Grouting piso 9 , T3 | 2026-01-27 | 2026-02-10 | 14 | 10 | 14.4 | 144 |  | 14.4 | 1 | 144
24603 - FLORA - PARQUE CENTRAL LOS ROBLES | M36 | No especificado | Mortero piso 9 , T4 | 2026-01-30 | 2026-02-13 | 14 | 10 | 13.8 | 138 |  | 13.8 | 1 | 138
24603 - FLORA - PARQUE CENTRAL LOS ROBLES | G36 | No especificado | Grouting piso 9 , T4 | 2026-01-30 | 2026-02-13 | 14 | 10 | 14.8 | 148 |  | 14.8 | 1 | 148
24603 - FLORA - PARQUE CENTRAL LOS ROBLES | M35 | No especificado | Mortero piso 9 , T4 | 2026-01-29 | 2026-02-12 | 14 | 10 | 14.3 | 143 |  | 14.3 | 1 | 143
24603 - FLORA - PARQUE CENTRAL LOS ROBLES | G35 | No especificado | Grouting piso 9 , T4 | 2026-01-29 | 2026-02-12 | 14 | 10 | 14.9 | 149 |  | 14.9 | 1 | 149
24603 - FLORA - PARQUE CENTRAL LOS ROBLES | M - 31 | No especificado | Mortero piso 8 - T4 | 2026-01-24 | 2026-02-07 | 14 | 10 | 11.9 | 119 |  | 11.9 | 1 | 119
24603 - FLORA - PARQUE CENTRAL LOS ROBLES | G - 31 | No especificado | Grouting piso 8 - T4 | 2026-01-24 | 2026-02-07 | 14 | 10 | 14.5 | 145 |  | 14.5 | 1 | 145
24603 - FLORA - PARQUE CENTRAL LOS ROBLES | M - 30 | No especificado | Mortero piso 8 - T3 | 2026-01-23 | 2026-02-06 | 14 | 10 | 14.4 | 144 |  | 14.4 | 1 | 144
24603 - FLORA - PARQUE CENTRAL LOS ROBLES | G - 30 | No especificado | Grouting piso 8 - T3 | 2026-01-23 | 2026-02-06 | 14 | 10 | 14.9 | 149 |  | 14.9 | 1 | 149
24603 - FLORA - PARQUE CENTRAL LOS ROBLES | M - 29 | No especificado | Mortero piso 8 - T3 | 2026-01-22 | 2026-02-05 | 14 | 10 | 16.7 | 167 |  | 16.7 | 1 | 167
24603 - FLORA - PARQUE CENTRAL LOS ROBLES | G - 29 | No especificado | Grouting piso 8 - T3 | 2026-01-22 | 2026-02-05 | 14 | 10 | 13 | 130 |  | 13 | 1 | 130
24603 - FLORA - PARQUE CENTRAL LOS ROBLES | M - 28 | No especificado | Mortero piso 7 - T3 | 2026-01-21 | 2026-02-04 | 14 | 10 | 14.9 | 149 |  | 14.9 | 1 | 149
24603 - FLORA - PARQUE CENTRAL LOS ROBLES | G - 28 | No especificado | Grouting piso 7 - T3 | 2026-01-21 | 2026-02-04 | 14 | 10 | 13.6 | 136 |  | 13.6 | 1 | 136
24603 - FLORA - PARQUE CENTRAL LOS ROBLES | M - 32 | No especificado | Mortero piso 8 - T4 | 2026-01-26 | 2026-02-09 | 14 | 10 | 14 | 140 |  | 14 | 1 | 140
24603 - FLORA - PARQUE CENTRAL LOS ROBLES | G - 32 | No especificado | Grouting piso 8 - T4 | 2026-01-26 | 2026-02-09 | 14 | 10 | 14.5 | 145 |  | 14.5 | 1 | 145
24603 - FLORA - PARQUE CENTRAL LOS ROBLES | G25 | No especificado | Grouting P7 , T4 | 2026-01-17 | 2026-01-31 | 14 | 10 | 12.1 | 121 |  | 12.1 | 1 | 121
24603 - FLORA - PARQUE CENTRAL LOS ROBLES | M25 | No especificado | Mortero P7 , T4 | 2026-01-17 | 2026-01-31 | 14 | 10 | 12.9 | 129 |  | 12.9 | 1 | 129
24603 - FLORA - PARQUE CENTRAL LOS ROBLES | G - 26 | No especificado | Grouting P7, T4 | 2026-01-19 | 2026-02-02 | 14 | 10 | 14.2 | 142 |  | 14.2 | 1 | 142
24603 - FLORA - PARQUE CENTRAL LOS ROBLES | M - 26 | No especificado | Mortero P 7 - T4 | 2026-01-19 | 2026-02-02 | 14 | 10 | 11.2 | 112 |  | 11.2 | 1 | 112
24603 - FLORA - PARQUE CENTRAL LOS ROBLES | M - 27 | No especificado | Mortero P7 - T3 | 2026-01-20 | 2026-02-03 | 14 | 10 | 14 | 140 |  | 14 | 1 | 140
24603 - FLORA - PARQUE CENTRAL LOS ROBLES | G - 27 | No especificado | Grouting P7 - T3 | 2026-01-20 | 2026-02-03 | 14 | 10 | 14.7 | 147 |  | 14.7 | 1 | 147
24603 - FLORA - PARQUE CENTRAL LOS ROBLES | G - 24 | No especificado | Grouting piso 6 - T3 | 2026-01-14 | 2026-01-28 | 14 | 10 | 13.8 | 138 |  | 13.8 | 1 | 138
24603 - FLORA - PARQUE CENTRAL LOS ROBLES | M - 24 | No especificado | Mortero piso 6 - T3 | 2026-01-14 | 2026-01-28 | 14 | 10 | 9.9 | 99 |  | 9.9 | 1 | 99
24603 - FLORA - PARQUE CENTRAL LOS ROBLES | G - 22 | No especificado | Grouting piso 6 T4 | 2025-12-01 | 2025-12-15 | 14 | 10 | 16.3 | 163 |  | 16.3 | 1 | 163
24603 - FLORA - PARQUE CENTRAL LOS ROBLES | G - 21 | No especificado | Grouting piso 6 T4 | 2025-11-28 | 2025-12-12 | 14 | 10 | 13.5 | 135 |  | 13.5 | 1 | 135
24603 - FLORA - PARQUE CENTRAL LOS ROBLES | M - 22 | No especificado | Mortero piso 6 T4 | 2025-11-29 | 2025-12-13 | 14 | 10 | 14.6 | 146 |  | 14.6 | 1 | 146
24603 - FLORA - PARQUE CENTRAL LOS ROBLES | M - 21 | No especificado | Mortero piso 6 T4 | 2025-11-27 | 2025-12-11 | 14 | 10 | 13.2 | 132 |  | 13.1 | 2 | 132
24603 - FLORA - PARQUE CENTRAL LOS ROBLES | M - 21 | No especificado | Mortero piso 6 T4 | 2025-11-27 | 2025-12-11 | 14 | 10 | 13 | 130 |  | 13.1 | 2 | 130
24603 - FLORA - PARQUE CENTRAL LOS ROBLES | G - 20 | No especificado | Grouting piso ST3 | 2025-11-25 | 2025-12-09 | 14 | 10 | 13.5 | 135 |  | 13.5 | 1 | 135
24603 - FLORA - PARQUE CENTRAL LOS ROBLES | G - 19 | No especificado | Grouting piso ST3 | 2025-11-22 | 2025-12-06 | 14 | 10 | 14.5 | 145 |  | 14.5 | 1 | 145
24603 - FLORA - PARQUE CENTRAL LOS ROBLES | G - 18 | No especificado | Grouting piso ST4 | 2025-11-21 | 2025-12-05 | 14 | 10 | 14.9 | 149 |  | 14.9 | 1 | 149
24603 - FLORA - PARQUE CENTRAL LOS ROBLES | G - 17 | No especificado | Grouting piso ST4 | 2025-11-18 | 2025-12-02 | 14 | 10 | 11.8 | 118 |  | 11.8 | 1 | 118
24603 - FLORA - PARQUE CENTRAL LOS ROBLES | M - 20 | No especificado | Mortero piso 5 T3 | 2025-11-26 | 2025-12-10 | 14 | 10 | 12.5 | 125 |  | 12.5 | 1 | 125
24603 - FLORA - PARQUE CENTRAL LOS ROBLES | M - 19 | No especificado | Mortero piso 5 T3 | 2025-11-24 | 2025-12-08 | 14 | 10 | 13.5 | 135 |  | 13.5 | 1 | 135
24603 - FLORA - PARQUE CENTRAL LOS ROBLES | M - 18 | No especificado | Mortero piso 5 T4 | 2025-11-19 | 2025-12-03 | 14 | 10 | 14.8 | 148 |  | 14.8 | 1 | 148
24603 - FLORA - PARQUE CENTRAL LOS ROBLES | M - 17 | No especificado | Mortero piso 5 T4 | 2025-11-18 | 2025-12-02 | 14 | 10 | 15 | 150 |  | 15 | 1 | 150
24603 - FLORA - PARQUE CENTRAL LOS ROBLES | M - 16 | No especificado | Mortero piso 4 torre 4 | 2025-11-15 | 2025-11-29 | 14 | 10 | 14.6 | 146 |  | 14.6 | 1 | 146
24603 - FLORA - PARQUE CENTRAL LOS ROBLES | M - 15 | No especificado | Mortero piso 4 torre 4 | 2025-11-14 | 2025-11-28 | 14 | 10 | 13.6 | 136 |  | 13.6 | 1 | 136
24603 - FLORA - PARQUE CENTRAL LOS ROBLES | M - 14 | No especificado | Mortero piso 4 torre 3 | 2025-11-13 | 2025-11-27 | 14 | 10 | 10.8 | 108 |  | 10.8 | 1 | 108
24603 - FLORA - PARQUE CENTRAL LOS ROBLES | M - 13 | No especificado | Mortero piso 4 torre 3 | 2025-11-12 | 2025-11-26 | 14 | 10 | 14.8 | 148 |  | 14.8 | 1 | 148
24603 - FLORA - PARQUE CENTRAL LOS ROBLES | M - 11 | No especificado | Mortero piso 3 torre 4 | 2025-11-08 | 2025-11-22 | 14 | 10 | 14.6 | 146 |  | 14.6 | 1 | 146
24603 - FLORA - PARQUE CENTRAL LOS ROBLES | M - 12 | No especificado | Mortero piso 3 torre 4 | 2025-11-11 | 2025-11-25 | 14 | 10 | 13.4 | 134 |  | 13.4 | 1 | 134
24603 - FLORA - PARQUE CENTRAL LOS ROBLES | M - 10 | No especificado | Mortero piso 3 torre 3 | 2025-11-08 | 2025-11-22 | 14 | 10 | 12.7 | 127 |  | 12.7 | 1 | 127
24603 - FLORA - PARQUE CENTRAL LOS ROBLES | M - 09 | No especificado | Mortero piso 3 torre 3 | 2025-11-06 | 2025-11-20 | 14 | 10 | 16.4 | 164 |  | 16.4 | 1 | 164
24603 - FLORA - PARQUE CENTRAL LOS ROBLES | G-16 | No especificado | Grouting piso 4 torre 4 | 2025-11-15 | 2025-11-29 | 14 | 10 | 12.3 | 123 |  | 12.3 | 1 | 123
24603 - FLORA - PARQUE CENTRAL LOS ROBLES | G-15 | No especificado | Grouting piso 4 torre 4 | 2025-11-14 | 2025-11-28 | 14 | 10 | 12.8 | 128 |  | 12.8 | 1 | 128
24603 - FLORA - PARQUE CENTRAL LOS ROBLES | G-14 | No especificado | Grouting piso 4 torre 3 | 2025-11-13 | 2025-11-27 | 14 | 10 | 14.4 | 144 |  | 14.4 | 1 | 144
24603 - FLORA - PARQUE CENTRAL LOS ROBLES | G-13 | No especificado | Grouting piso 4 torre 3 | 2025-11-12 | 2025-11-26 | 14 | 10 | 15.6 | 156 |  | 15.6 | 1 | 156
24603 - FLORA - PARQUE CENTRAL LOS ROBLES | G-10 | No especificado | Grouting piso 3 torre 3 | 2025-11-08 | 2025-11-22 | 14 | 10 | 13.9 | 139 |  | 13.9 | 1 | 139
24603 - FLORA - PARQUE CENTRAL LOS ROBLES | G - 12 | No especificado | Grouting piso 3 torre 4 | 2025-11-11 | 2025-11-25 | 14 | 10 | 14.7 | 147 |  | 14.7 | 1 | 147
24603 - FLORA - PARQUE CENTRAL LOS ROBLES | G - 11 | No especificado | Grouting piso 3 torre 4 | 2025-11-10 | 2025-11-24 | 14 | 10 | 13.1 | 131 |  | 13.1 | 1 | 131
24603 - FLORA - PARQUE CENTRAL LOS ROBLES | G - 09 | No especificado | Grouting piso 3 torre 3 | 2025-11-06 | 2025-11-20 | 14 | 10 | 11.6 | 116 |  | 11.6 | 1 | 116
24603 - FLORA - PARQUE CENTRAL LOS ROBLES | G - 08 | No especificado | Grouting piso 2 torre 4 | 2025-10-31 | 2025-11-14 | 14 | 10 | 12.9 | 129 |  | 12.9 | 1 | 129
24603 - FLORA - PARQUE CENTRAL LOS ROBLES | G - 07 | No especificado | Grouting piso 2 torre 4 | 2025-10-24 | 2025-11-07 | 14 | 10 | 13.2 | 132 |  | 13.2 | 1 | 132
24603 - FLORA - PARQUE CENTRAL LOS ROBLES | M - 08 | No Especificado | Mortero piso 2 torre 4 | 2025-10-31 | 2025-11-14 | 14 | 10 | 13.7 | 137 |  | 13.7 | 1 | 137
24603 - FLORA - PARQUE CENTRAL LOS ROBLES | M - 07 | No Especificado | Mortero piso 2 torre 4 | 2025-10-23 | 2025-11-06 | 14 | 10 | 14.9 | 149 |  | 15 | 2 | 149
24603 - FLORA - PARQUE CENTRAL LOS ROBLES | M - 07 | No Especificado | Mortero piso 2 torre 4 | 2025-10-23 | 2025-11-06 | 14 | 10 | 15.1 | 151 |  | 15 | 2 | 151
24603 - FLORA - PARQUE CENTRAL LOS ROBLES | G04 | No especificado | Grouting piso 1 torre 4 | 2025-10-07 | 2025-10-21 | 14 | 10 | 13.1 | 131 |  | 13.1 | 1 | 131
24603 - FLORA - PARQUE CENTRAL LOS ROBLES | G03 | No especificado | Grouting piso 1 torre 3 | 2025-10-04 | 2025-10-18 | 14 | 10 | 14.8 | 148 |  | 14.8 | 1 | 148
24603 - FLORA - PARQUE CENTRAL LOS ROBLES | M04 | No especificado | Mortero piso 1 torre 4 | 2025-10-07 | 2025-10-21 | 14 | 10 | 14.3 | 143 |  | 14.3 | 1 | 143
24603 - FLORA - PARQUE CENTRAL LOS ROBLES | M03 | No especificado | Mortero Piso 1 Torre 3 | 2025-09-27 | 2025-10-11 | 14 | 10 | 15.8 | 158 |  | 15.8 | 1 | 158
24603 - FLORA - PARQUE CENTRAL LOS ROBLES | G02 | No especificado | Mortero Grouting Piso 1 Torre 4 | 2025-09-27 | 2025-10-11 | 14 | 10 | 13.8 | 138 |  | 13.8 | 1 | 138
24603 - FLORA - PARQUE CENTRAL LOS ROBLES | M-23 - M-24 | No especificado | Mortero torre 3 piso 6 | 2025-12-23 | 2026-01-06 | 14 | 7.5 | 9.1 | 121.3 |  | 9.1 | 1 | 121.333
24603 - FLORA - PARQUE CENTRAL LOS ROBLES | 537 | 4500 | Pilote 42 torre 2 | 2025-08-30 |  | 14 |  | 41.7 | 132.4 |  | 41.7 | 1
24603 - FLORA - PARQUE CENTRAL LOS ROBLES | M-86 | No especificado | Mortero piso 22 T3 | 2026-03-14 | 2026-03-27 | 13 | 10 | 12.8 | 128 |  | 12.8 | 1 | 128
24603 - FLORA - PARQUE CENTRAL LOS ROBLES | G-86 | No especificado | Grouting piso 22 T3 | 2026-03-14 | 2026-03-27 | 13 | 10 | 8.3 | 83 |  | 8.3 | 1 | 83
24603 - FLORA - PARQUE CENTRAL LOS ROBLES | G - 21 | No especificado | Grouting piso 6 T4 | 2025-11-28 | 2025-12-11 | 13 | 10 | 13.2 | 132 |  | 13.2 | 1 | 132
24603 - FLORA - PARQUE CENTRAL LOS ROBLES | G - 07 | No especificado | Grouting piso 2 torre 4 | 2025-10-24 | 2025-11-06 | 13 | 10 | 11.4 | 114 |  | 11.4 | 1 | 114
24603 - FLORA - PARQUE CENTRAL LOS ROBLES | M90 | No Especificado | Piso 23 T3 | 2026-04-06 | 2026-04-18 | 12 | 10 | 9.8 | 98 |  | 9.8 | 1 | 98
24603 - FLORA - PARQUE CENTRAL LOS ROBLES | G90 | No Especificado | Piso 23 T3 | 2026-04-06 | 2026-04-18 | 12 | 10 | 13.2 | 132 |  | 13.2 | 1 | 132
24603 - FLORA - PARQUE CENTRAL LOS ROBLES | M89 | No Especificado | Piso 23 T3 | 2026-04-06 | 2026-04-18 | 12 | 10 | 9.6 | 96 |  | 9.6 | 1 | 96
24603 - FLORA - PARQUE CENTRAL LOS ROBLES | G89 | No Especificado | Piso 23 T3 | 2026-04-06 | 2026-04-18 | 12 | 10 | 15.1 | 151 |  | 15.1 | 1 | 151
24603 - FLORA - PARQUE CENTRAL LOS ROBLES | M - 22 | No especificado | Mortero piso 6 T4 | 2025-11-29 | 2025-12-11 | 12 | 10 | 13.8 | 138 |  | 13.8 | 1 | 138
24603 - FLORA - PARQUE CENTRAL LOS ROBLES | M - 11 | No especificado | Mortero piso 3 torre 4 | 2025-11-08 | 2025-11-20 | 12 | 10 | 13.3 | 133 |  | 13.3 | 1 | 133
24603 - FLORA - PARQUE CENTRAL LOS ROBLES | M - 09 | No especificado | Mortero piso 3 torre 3 | 2025-11-06 | 2025-11-18 | 12 | 10 | 15.9 | 159 |  | 15.9 | 1 | 159
24603 - FLORA - PARQUE CENTRAL LOS ROBLES | G-10 | No especificado | Grouting piso 3 torre 3 | 2025-11-08 | 2025-11-20 | 12 | 10 | 11.7 | 117 |  | 11.7 | 1 | 117
24603 - FLORA - PARQUE CENTRAL LOS ROBLES | G - 09 | No especificado | Grouting piso 3 torre 3 | 2025-11-06 | 2025-11-18 | 12 | 10 | 11.1 | 111 |  | 11.1 | 1 | 111
24603 - FLORA - PARQUE CENTRAL LOS ROBLES | G03 | No especificado | Grouting piso 1 torre 3 | 2025-10-04 | 2025-10-16 | 12 | 10 | 13.5 | 135 |  | 13.5 | 1 | 135
24603 - FLORA - PARQUE CENTRAL LOS ROBLES | M92 | No Especificado | Piso 23 T4 | 2026-04-07 | 2026-04-18 | 11 | 10 | 13.4 | 134 |  | 13.4 | 1 | 134
24603 - FLORA - PARQUE CENTRAL LOS ROBLES | G92 | No Especificado | Piso 23 T4 | 2026-04-07 | 2026-04-18 | 11 | 10 | 12.8 | 128 |  | 12.8 | 1 | 128
24603 - FLORA - PARQUE CENTRAL LOS ROBLES | M91 | No Especificado | Piso 23 T4 | 2026-04-07 | 2026-04-18 | 11 | 10 | 10 | 100 |  | 10 | 1 | 100
24603 - FLORA - PARQUE CENTRAL LOS ROBLES | G91 | No Especificado | Piso 23 T4 | 2026-04-07 | 2026-04-18 | 11 | 10 | 13.6 | 136 |  | 13.6 | 1 | 136
24603 - FLORA - PARQUE CENTRAL LOS ROBLES | M-87 |  | Mortero piso 22 T4 | 2026-03-16 | 2026-03-27 | 11 | 10 | 14.1 | 141 |  | 14.1 | 1 | 141
24603 - FLORA - PARQUE CENTRAL LOS ROBLES | G-87 |  | Grouting piso 22 T4 | 2026-03-16 | 2026-03-27 | 11 | 10 | 13.8 | 138 |  | 13.8 | 1 | 138
24603 - FLORA - PARQUE CENTRAL LOS ROBLES | M - 57 | No especificado | Mortero Piso 15, T3 | 2026-02-17 | 2026-02-28 | 11 | 10 | 12.1 | 121 |  | 12.1 | 1 | 121
24603 - FLORA - PARQUE CENTRAL LOS ROBLES | G - 57 | No especificado | Grouting Piso 15, T3 | 2026-02-17 | 2026-02-28 | 11 | 10 | 14.7 | 147 |  | 14.7 | 1 | 147
24603 - FLORA - PARQUE CENTRAL LOS ROBLES | M - 56 | No especificado | Mortero Piso 14, T4 | 2026-02-17 | 2026-02-28 | 11 | 10 | 14.6 | 146 |  | 14.6 | 1 | 146
24603 - FLORA - PARQUE CENTRAL LOS ROBLES | G - 56 | No especificado | Grouting piso 14, T4 | 2026-02-17 | 2026-02-28 | 11 | 10 | 15.3 | 153 |  | 15.3 | 1 | 153
24603 - FLORA - PARQUE CENTRAL LOS ROBLES | M94 | No Especificado | Piso 24 T3 | 2026-04-08 | 2026-04-18 | 10 | 10 | 13.2 | 132 |  | 13.2 | 1 | 132
24603 - FLORA - PARQUE CENTRAL LOS ROBLES | G94 | No Especificado | Piso 24 T3 | 2026-04-08 | 2026-04-18 | 10 | 10 | 14.1 | 141 |  | 14.1 | 1 | 141
24603 - FLORA - PARQUE CENTRAL LOS ROBLES | M93 | No Especificado | Piso 24 T3 | 2026-04-08 | 2026-04-18 | 10 | 10 | 12.5 | 125 |  | 12.5 | 1 | 125
24603 - FLORA - PARQUE CENTRAL LOS ROBLES | G93 | No Especificado | Piso 24 T3 | 2026-04-08 | 2026-04-18 | 10 | 10 | 14.4 | 144 |  | 14.4 | 1 | 144
24603 - FLORA - PARQUE CENTRAL LOS ROBLES | M - 60 | No especificado | Mortero Piso 15, T4 | 2026-02-18 | 2026-02-28 | 10 | 10 | 13 | 130 |  | 13 | 1 | 130
24603 - FLORA - PARQUE CENTRAL LOS ROBLES | G - 60 | No especificado | Grouting piso 15, T4 | 2026-02-18 | 2026-02-28 | 10 | 10 | 15.1 | 151 |  | 15.1 | 1 | 151
24603 - FLORA - PARQUE CENTRAL LOS ROBLES | M - 59 | No especificado | Mortero Piso 15, T4 | 2026-02-18 | 2026-02-28 | 10 | 10 | 13.4 | 134 |  | 13.4 | 1 | 134
24603 - FLORA - PARQUE CENTRAL LOS ROBLES | G - 59 | No especificado | Grouting Piso 15, T4 | 2026-02-18 | 2026-02-28 | 10 | 10 | 13.1 | 131 |  | 13.1 | 1 | 131
24603 - FLORA - PARQUE CENTRAL LOS ROBLES | M - 58 | No especificado | Mortero Piso 15, T3 | 2026-02-18 | 2026-02-28 | 10 | 10 | 14.1 | 141 |  | 14.1 | 1 | 141
24603 - FLORA - PARQUE CENTRAL LOS ROBLES | G - 58 | No especificado | Grouting piso 15, T3 | 2026-02-18 | 2026-02-28 | 10 | 10 | 13 | 130 |  | 13 | 1 | 130
24603 - FLORA - PARQUE CENTRAL LOS ROBLES | G - 22 | No especificado | Grouting piso 6 T4 | 2025-12-01 | 2025-12-11 | 10 | 10 | 14.9 | 149 |  | 14.9 | 1 | 149
24603 - FLORA - PARQUE CENTRAL LOS ROBLES | M - 10 | No especificado | Mortero piso 3 torre 3 | 2025-11-08 | 2025-11-18 | 10 | 10 | 11.9 | 119 |  | 11.9 | 1 | 119
24603 - FLORA - PARQUE CENTRAL LOS ROBLES | M96 | No Especificado | Piso 24 T4 | 2026-04-09 | 2026-04-18 | 9 | 10 | 12 | 120 |  | 12 | 1 | 120
24603 - FLORA - PARQUE CENTRAL LOS ROBLES | G96 | No Especificado | Piso 24 T4 | 2026-04-09 | 2026-04-18 | 9 | 10 | 12.3 | 123 |  | 12.3 | 1 | 123
24603 - FLORA - PARQUE CENTRAL LOS ROBLES | M95 | No Especificado | Piso 24 T4 | 2026-04-09 | 2026-04-18 | 9 | 10 | 11.4 | 114 |  | 11.4 | 1 | 114
24603 - FLORA - PARQUE CENTRAL LOS ROBLES | G95 | No Especificado | Piso 24 T4 | 2026-04-09 | 2026-04-18 | 9 | 10 | 14.7 | 147 |  | 14.7 | 1 | 147
24603 - FLORA - PARQUE CENTRAL LOS ROBLES | M-88 |  | Mortero piso 22 T4 | 2026-03-18 | 2026-03-27 | 9 | 10 | 12.5 | 125 |  | 12.5 | 1 | 125
24603 - FLORA - PARQUE CENTRAL LOS ROBLES | G-88 |  | Grouting piso 22 T4 | 2026-03-18 | 2026-03-27 | 9 | 10 | 9 | 90 |  | 9 | 1 | 90
24603 - FLORA - PARQUE CENTRAL LOS ROBLES | M-82 | No especificado | Mortero piso 21, T3 | 2026-03-11 | 2026-03-20 | 9 | 10 | 14.2 | 142 |  | 14.2 | 1 | 142
24603 - FLORA - PARQUE CENTRAL LOS ROBLES | G-82 | No especificado | Grouting piso 21, T3 | 2026-03-11 | 2026-03-20 | 9 | 10 | 12.2 | 122 |  | 12.2 | 1 | 122
24603 - FLORA - PARQUE CENTRAL LOS ROBLES | M-81 | No especificado | Mortero piso 21, T3 | 2026-03-11 | 2026-03-20 | 9 | 10 | 10.7 | 107 |  | 10.7 | 1 | 107
24603 - FLORA - PARQUE CENTRAL LOS ROBLES | G-81 | No especificado | Grouting piso 21, T3 | 2026-03-11 | 2026-03-20 | 9 | 10 | 12.7 | 127 |  | 12.7 | 1 | 127
24603 - FLORA - PARQUE CENTRAL LOS ROBLES | M - 75 | No especificado | Mortero piso 19, T4 | 2026-03-04 | 2026-03-13 | 9 | 10 | 14.8 | 148 |  | 14.8 | 1 | 148
24603 - FLORA - PARQUE CENTRAL LOS ROBLES | G - 75 | No especificado | Grouting piso 19, T4 | 2026-03-04 | 2026-03-13 | 9 | 10 | 13.9 | 139 |  | 13.9 | 1 | 139
24603 - FLORA - PARQUE CENTRAL LOS ROBLES | M - 61 | No especificado | Mortero Piso 16, T3 | 2026-02-19 | 2026-02-28 | 9 | 10 | 12.1 | 121 |  | 12.1 | 1 | 121
24603 - FLORA - PARQUE CENTRAL LOS ROBLES | G - 61 | No especificado | Grouting Piso 16, T3 | 2026-02-19 | 2026-02-28 | 9 | 10 | 14.1 | 141 |  | 14.1 | 1 | 141
24603 - FLORA - PARQUE CENTRAL LOS ROBLES | M 63 | No especificado | Mortero piso 16 | 2026-02-19 | 2026-02-28 | 9 | 10 | 12.9 | 129 |  | 12.9 | 1 | 129
24603 - FLORA - PARQUE CENTRAL LOS ROBLES | G 63 | No especificado | Grouting piso 16 , T4 | 2026-02-19 | 2026-02-28 | 9 | 10 | 11.7 | 117 |  | 11.7 | 1 | 117
24603 - FLORA - PARQUE CENTRAL LOS ROBLES | M 62 | No especificado | Mortero piso 16 , T3 | 2026-02-19 | 2026-02-28 | 9 | 10 | 12.1 | 121 |  | 12.1 | 1 | 121
24603 - FLORA - PARQUE CENTRAL LOS ROBLES | G 62 | No especificado | Grouting piso 16 , T3 | 2026-02-19 | 2026-02-28 | 9 | 10 | 13.4 | 134 |  | 13.4 | 1 | 134
24603 - FLORA - PARQUE CENTRAL LOS ROBLES | G-39 | No especificado | Grouting Piso 10 T4 | 2026-02-03 | 2026-02-12 | 9 | 10 | 14.6 | 146 |  | 14.6 | 1 | 146
24603 - FLORA - PARQUE CENTRAL LOS ROBLES | M-39 | No especificado | Mortero piso 10 T4 | 2026-02-03 | 2026-02-12 | 9 | 10 | 14.3 | 143 |  | 14.3 | 1 | 143
24603 - FLORA - PARQUE CENTRAL LOS ROBLES | M33 | No especificado | Mortero piso 9 , T3 | 2026-01-27 | 2026-02-05 | 9 | 10 | 11.6 | 116 |  | 11.6 | 1 | 116
24603 - FLORA - PARQUE CENTRAL LOS ROBLES | G33 | No especificado | Grouting piso 9 , T3 | 2026-01-27 | 2026-02-05 | 9 | 10 | 13.3 | 133 |  | 13.3 | 1 | 133
24603 - FLORA - PARQUE CENTRAL LOS ROBLES | G - 17 | No especificado | Grouting piso ST4 | 2025-11-18 | 2025-11-27 | 9 | 10 | 10.3 | 103 |  | 10.3 | 1 | 103
24603 - FLORA - PARQUE CENTRAL LOS ROBLES | M - 17 | No especificado | Mortero piso 5 T4 | 2025-11-18 | 2025-11-27 | 9 | 10 | 13.1 | 131 |  | 13.1 | 1 | 131
24603 - FLORA - PARQUE CENTRAL LOS ROBLES | G04 | No especificado | Grouting piso 1 torre 4 | 2025-10-07 | 2025-10-16 | 9 | 10 | 11.8 | 118 |  | 11.8 | 1 | 118
24603 - FLORA - PARQUE CENTRAL LOS ROBLES | M04 | No especificado | Mortero piso 1 torre 4 | 2025-10-07 | 2025-10-16 | 9 | 10 | 12.1 | 121 |  | 12.1 | 1 | 121
24603 - FLORA - PARQUE CENTRAL LOS ROBLES | M - 84 | No especificado | Mortero piso 21, T4 | 2026-03-12 | 2026-03-20 | 8 | 10 | 6.9 | 69 |  | 6.9 | 1 | 69
24603 - FLORA - PARQUE CENTRAL LOS ROBLES | G - 84 | No especificado | Grouting piso 21, T4 | 2026-03-12 | 2026-03-20 | 8 | 10 | 12.1 | 121 |  | 12.1 | 1 | 121
24603 - FLORA - PARQUE CENTRAL LOS ROBLES | M - 83 | No especificado | Mortero piso 21, T4 | 2026-03-12 | 2026-03-20 | 8 | 10 | 11.2 | 112 |  | 11.2 | 1 | 112
24603 - FLORA - PARQUE CENTRAL LOS ROBLES | G - 83 | No especificado | Grouting piso 21, T4 | 2026-03-12 | 2026-03-20 | 8 | 10 | 12.6 | 126 |  | 12.6 | 1 | 126
24603 - FLORA - PARQUE CENTRAL LOS ROBLES | M - 76 | No especificado | Mortero piso 19, T4 | 2026-03-05 | 2026-03-13 | 8 | 10 | 13.6 | 136 |  | 13.6 | 1 | 136
24603 - FLORA - PARQUE CENTRAL LOS ROBLES | G - 76 | No especificado | Grouting piso 19, T4 | 2026-03-05 | 2026-03-13 | 8 | 10 | 11.4 | 114 |  | 11.4 | 1 | 114
24603 - FLORA - PARQUE CENTRAL LOS ROBLES | G-40 | No especificado | Grouting Piso 10 T 4 | 2026-02-04 | 2026-02-12 | 8 | 10 | 12.5 | 125 |  | 12.5 | 1 | 125
24603 - FLORA - PARQUE CENTRAL LOS ROBLES | M-40 | No especificado | Mortero Piso 10 T4 | 2026-02-04 | 2026-02-12 | 8 | 10 | 12.9 | 129 |  | 12.9 | 1 | 129
24603 - FLORA - PARQUE CENTRAL LOS ROBLES | M34 | No especificado | Mortero piso 9 , T3 | 2026-01-28 | 2026-02-05 | 8 | 10 | 12.8 | 128 |  | 12.8 | 1 | 128
24603 - FLORA - PARQUE CENTRAL LOS ROBLES | G34 | No especificado | Grouting piso 9 , T3 | 2026-01-28 | 2026-02-05 | 8 | 10 | 11.7 | 117 |  | 11.7 | 1 | 117
24603 - FLORA - PARQUE CENTRAL LOS ROBLES | M - 28 | No especificado | Mortero piso 7 - T3 | 2026-01-21 | 2026-01-29 | 8 | 10 | 13.7 | 137 |  | 13.7 | 1 | 137
24603 - FLORA - PARQUE CENTRAL LOS ROBLES | G - 28 | No especificado | Grouting piso 7 - T3 | 2026-01-21 | 2026-01-29 | 8 | 10 | 10.9 | 109 |  | 10.9 | 1 | 109
24603 - FLORA - PARQUE CENTRAL LOS ROBLES | M - 18 | No especificado | Mortero piso 5 T4 | 2025-11-19 | 2025-11-27 | 8 | 10 | 13.2 | 132 |  | 13.2 | 1 | 132
24603 - FLORA - PARQUE CENTRAL LOS ROBLES | M - 13 | No especificado | Mortero piso 4 torre 3 | 2025-11-12 | 2025-11-20 | 8 | 10 | 11.9 | 119 |  | 11.9 | 1 | 119
24603 - FLORA - PARQUE CENTRAL LOS ROBLES | G-13 | No especificado | Grouting piso 4 torre 3 | 2025-11-12 | 2025-11-20 | 8 | 10 | 13.8 | 138 |  | 13.8 | 1 | 138
24603 - FLORA - PARQUE CENTRAL LOS ROBLES | G - 11 | No especificado | Grouting piso 3 torre 4 | 2025-11-10 | 2025-11-18 | 8 | 10 | 10.8 | 108 |  | 10.8 | 1 | 108
24603 - FLORA - PARQUE CENTRAL LOS ROBLES | 564 | 7000 | Muros ejes 1-8 / G-L Piso 13 torre 3 | 2025-09-11 | 2025-09-18 | 7 | 49 | 48.3 | 98.6 | MURO | 48.3 | 1 | 98.571
24603 - FLORA - PARQUE CENTRAL LOS ROBLES | 562 | 7000 | Muros ejes 1-7 / A-F y 8-9 / G-L Piso 13 torre 13 | 2025-09-10 | 2025-09-17 | 7 | 49 | 41.9 | 85.5 | MURO | 41.9 | 1 | 85.51
24603 - FLORA - PARQUE CENTRAL LOS ROBLES | 560 | 7000 | Muros ejes 7-9 / A-F y 9-12 / G-L Piso 13 torre 3 | 2025-09-09 | 2025-09-16 | 7 | 49 | 43.5 | 88.8 | MURO | 43.5 | 1 | 88.776
24603 - FLORA - PARQUE CENTRAL LOS ROBLES | 552 | 7000 | Muros ejes 9-12 / A-F Piso 13 torre 3 | 2025-09-06 | 2025-09-13 | 7 | 49 | 41.8 | 85.3 | MURO | 41.8 | 1 | 85.306
24603 - FLORA - PARQUE CENTRAL LOS ROBLES | 544 | 7000 | Muros ejes 1-5 / F-L Piso 12 torre 3 | 2025-09-03 | 2025-09-10 | 7 | 49 | 38.4 | 78.4 | MURO | 38.4 | 1 | 78.367
24603 - FLORA - PARQUE CENTRAL LOS ROBLES | 541 | 7000 | Muros ejes 1-5 / A-F, 5-7 / G-L y 8-9 / G-L Piso 12 torre 3 | 2025-09-02 | 2025-09-09 | 7 | 49 | 48.3 | 98.6 | MURO | 48.3 | 1 | 98.571
24603 - FLORA - PARQUE CENTRAL LOS ROBLES | 539 | 7000 | Muros ejes 8 / G-A Piso 12 torre 3 | 2025-09-01 | 2025-09-08 | 7 | 49 | 45.7 | 93.3 | MURO | 45.7 | 1 | 93.265
24603 - FLORA - PARQUE CENTRAL LOS ROBLES | 536 | 7000 | Muros ejes 9-12 / G-L y ejes 8-9 / A-F Piso 12 torre 3 | 2025-08-29 | 2025-09-05 | 7 | 49 | 60.7 | 123.9 | MURO | 60.7 | 1 | 123.878
24603 - FLORA - PARQUE CENTRAL LOS ROBLES | 1108 | Autocompactado | Muros ejes7-9 / A-L, piso 6, T2 | 2026-06-09 | 2026-06-16 | 7 | 48 | 44.2 | 92.1 | MURO | 44.2 | 1 | 92.083
24603 - FLORA - PARQUE CENTRAL LOS ROBLES | 1104 | Autocompactado | Muros ejes 9-11 / A-L, piso 6, torre 2 | 2026-06-05 | 2026-06-12 | 7 | 48 | 39.8 | 82.9 | MURO | 39.8 | 1 | 82.917
24603 - FLORA - PARQUE CENTRAL LOS ROBLES | 1103 | Autocompactado | Muros ejes 11-15 / A-F, piso 6, torre 2 | 2026-06-04 | 2026-06-11 | 7 | 48 | 35.5 | 74 | MURO | 35.5 | 1 | 73.958
24603 - FLORA - PARQUE CENTRAL LOS ROBLES | 1101 | Autocompactado | Muros ejes 4-5 / A-F, piso 2, T1 | 2026-06-04 | 2026-06-11 | 7 | 48 | 32.6 | 67.9 | MURO | 32.6 | 1 | 67.917
24603 - FLORA - PARQUE CENTRAL LOS ROBLES | 1099 | Autocompactado | Muros ejes 11-15 / G-L, piso 6, T2 | 2026-06-03 | 2026-06-10 | 7 | 48 | 44 | 91.7 | MURO | 44 | 1 | 91.667
24603 - FLORA - PARQUE CENTRAL LOS ROBLES | 1098 | Autocompactado | Muros ejes 1-5 / A-L, piso 2, T1 | 2026-06-03 | 2026-06-10 | 7 | 48 | 46.8 | 97.5 | MURO | 46.8 | 1 | 97.5
24603 - FLORA - PARQUE CENTRAL LOS ROBLES | 1092 | Autocompactado | Muros ejes 1-4 / A-F, piso 8, torre 2 | 2026-06-01 | 2026-06-08 | 7 | 48 | 41.4 | 86.3 | MURO | 41.4 | 1 | 86.25
24603 - FLORA - PARQUE CENTRAL LOS ROBLES | 1094 | Autocompactado | Muros ejes 1-4 / G-L, piso 5 T2 | 2026-06-02 | 2026-06-09 | 7 | 48 | 42.9 | 89.4 | MURO | 42.9 | 1 | 89.375
24603 - FLORA - PARQUE CENTRAL LOS ROBLES | 1090 | Autocompactado | Muros ejes 4-7 / F-L, piso 5, T2 | 2026-05-30 | 2026-06-06 | 7 | 48 | 42.8 | 89.2 | MURO | 42.8 | 1 | 89.167
24603 - FLORA - PARQUE CENTRAL LOS ROBLES | 1088 | Autocompactado | Muros ejes 5-9 / A-F, piso 5, T2 | 2026-05-29 | 2026-06-05 | 7 | 48 | 34.2 | 71.3 | MURO | 34.2 | 1 | 71.25
24603 - FLORA - PARQUE CENTRAL LOS ROBLES | 1086 | Autocompactado | Muros T2, piso 5, ejes 7-11 / F-L | 2026-05-28 | 2026-06-04 | 7 | 48 | 38.8 | 80.8 | MURO | 38.8 | 1 | 80.833
24603 - FLORA - PARQUE CENTRAL LOS ROBLES | 1083 | Autocompactado | Muros T2, piso 5, ejes 9-12 / A-E | 2026-05-27 | 2026-06-03 | 7 | 48 | 42.6 | 88.8 | MURO | 42.6 | 1 | 88.75
24603 - FLORA - PARQUE CENTRAL LOS ROBLES | 1080 | Autocompactado | Muros T1, piso 1, ejes 1-4 / A-L | 2026-05-27 | 2026-06-03 | 7 | 48 | 41.1 | 85.6 | MURO | 41.1 | 1 | 85.625
24603 - FLORA - PARQUE CENTRAL LOS ROBLES | 1077 | Autocompactado | Muros ejes 12-15 / A-L, piso 5, T2 | 2026-05-26 | 2026-06-02 | 7 | 48 | 41.5 | 86.5 | MURO | 41.5 | 1 | 86.458
24603 - FLORA - PARQUE CENTRAL LOS ROBLES | 1071 | Autocompactado | Muros T2, piso 4, ejes 1-4 / A-L | 2026-05-23 | 2026-05-30 | 7 | 48 | 46.9 | 97.7 | MURO | 46.9 | 1 | 97.708
24603 - FLORA - PARQUE CENTRAL LOS ROBLES | 1069 | Autocompactado | Muros T1, piso 1, ejes 4-7 / G-L | 2026-05-23 | 2026-05-30 | 7 | 48 | 50.6 | 105.4 | MURO | 50.6 | 1 | 105.417
24603 - FLORA - PARQUE CENTRAL LOS ROBLES | 1068 | Autocompactado | Muros T2, piso 4, ejes 4-7 / A-F | 2026-05-22 | 2026-05-29 | 7 | 48 | 49.2 | 102.5 | MURO | 49.2 | 1 | 102.5
24603 - FLORA - PARQUE CENTRAL LOS ROBLES | 1065 | Autocompactado | Muros T2, piso 4, ejes 4-7 / G-L | 2026-05-21 | 2026-05-28 | 7 | 48 | 48 | 100 | MURO | 48 | 1 | 100
24603 - FLORA - PARQUE CENTRAL LOS ROBLES | 1061 | Autocompactado | Muros T2, piso 4, ejes 7-9 / G-L | 2026-05-20 | 2026-05-27 | 7 | 48 | 41.7 | 86.9 | MURO | 41.7 | 1 | 86.875
24603 - FLORA - PARQUE CENTRAL LOS ROBLES | 1060 | Autocompactado | Muros T1, piso 1, ejes 9-12 / G-L | 2026-05-20 | 2026-05-27 | 7 | 48 | 44.1 | 91.9 | MURO | 44.1 | 1 | 91.875
24603 - FLORA - PARQUE CENTRAL LOS ROBLES | 1055 | Autocompactado | Muros T2, piso 4, ejes 9-11 / A-F | 2026-05-16 | 2026-05-23 | 7 | 48 | 37.5 | 78.1 | MURO | 37.5 | 1 | 78.125
24603 - FLORA - PARQUE CENTRAL LOS ROBLES | 1054 | Autocompactado | Muros T1, piso 1, ejes 7-9 / G-L | 2026-05-16 | 2026-05-23 | 7 | 48 | 43.2 | 90 | MURO | 43.2 | 1 | 90
24603 - FLORA - PARQUE CENTRAL LOS ROBLES | 1051 | Autocompactado | Muros T2, piso 4, ejes 9-11 / G-L y 11-12 / A-F | 2026-05-15 | 2026-05-22 | 7 | 48 | 44.9 | 93.5 | MURO | 44.9 | 1 | 93.542
24603 - FLORA - PARQUE CENTRAL LOS ROBLES | 1050 | Autocompactado | Muros T1, piso 1, ejes 7-9 / A-F | 2026-05-15 | 2026-05-22 | 7 | 48 | 36.8 | 76.7 | MURO | 36.8 | 1 | 76.667
24603 - FLORA - PARQUE CENTRAL LOS ROBLES | 1047 | Autocompactado | Muros T2, piso 4, ejes 12-15 / A-L | 2026-05-14 | 2026-05-21 | 7 | 48 | 37.2 | 77.5 | MURO | 37.2 | 1 | 77.5
24603 - FLORA - PARQUE CENTRAL LOS ROBLES | 1046 | Autocompactado | Muros T1, piso 1, ejes 4-7 / A-D | 2026-05-13 | 2026-05-20 | 7 | 48 | 33.1 | 69 | MURO | 33.1 | 1 | 68.958
24603 - FLORA - PARQUE CENTRAL LOS ROBLES | 1043 | Autocompactado | Muros T1, piso 1, ejes 4-7 / G-L | 2026-05-11 | 2026-05-18 | 7 | 48 | 39.9 | 83.1 | MURO | 39.9 | 1 | 83.125
24603 - FLORA - PARQUE CENTRAL LOS ROBLES | 1042 | Autocompactado | Muros T2, piso 3, ejes 1-4 / A-F y 4-5 / G-L | 2026-05-11 | 2026-05-18 | 7 | 48 | 42.6 | 88.8 | MURO | 42.6 | 1 | 88.75
24603 - FLORA - PARQUE CENTRAL LOS ROBLES | 1044 | Autocompactado | Muros T2, piso 3, ejes 1-3 / B-L | 2026-05-12 | 2026-05-19 | 7 | 48 | 44.4 | 92.5 | MURO | 44.4 | 1 | 92.5
24603 - FLORA - PARQUE CENTRAL LOS ROBLES | 1036 | Autocompactado | Muros T2, piso 3, ejes 4-7 / A-F | 2026-05-07 | 2026-05-14 | 7 | 48 | 43.2 | 90 | MURO | 43.2 | 1 | 90
24603 - FLORA - PARQUE CENTRAL LOS ROBLES | 1035 | Autocompactado | Muros T1, piso 1, eje 1-3 / A-L | 2026-05-07 | 2026-05-14 | 7 | 48 | 39.2 | 81.7 | MURO | 39.2 | 1 | 81.667
24603 - FLORA - PARQUE CENTRAL LOS ROBLES | 1033 | Autocompactado | Muros T2, piso 3, ejes 5-9 / G-L | 2026-05-06 | 2026-05-13 | 7 | 48 | 40.2 | 83.8 | MURO | 40.2 | 1 | 83.75
24603 - FLORA - PARQUE CENTRAL LOS ROBLES | 1028 | Autocompactante | Muros T2, piso 3, ejes 7-11 / A-F | 2026-05-04 | 2026-05-11 | 7 | 48 | 40.1 | 83.5 | MURO | 40.1 | 1 | 83.542
24603 - FLORA - PARQUE CENTRAL LOS ROBLES | 1024 | Industrializado | Muros T2, piso 3, ejes 9-12 / F-L y 11-12 / A-F | 2026-05-02 | 2026-05-09 | 7 | 48 | 30.5 | 63.5 | MURO | 30.5 | 1 | 63.542
24603 - FLORA - PARQUE CENTRAL LOS ROBLES | 1023 | Autocompactado | Muros T2, piso 3, ejes 13-15 / A-L | 2026-04-28 | 2026-05-05 | 7 | 48 | 44.5 | 92.7 | MURO | 44.5 | 1 | 92.708
24603 - FLORA - PARQUE CENTRAL LOS ROBLES | 1017 | Autocompactado | Muros T2, piso 2, ejes 1-4 / A-F | 2026-04-27 | 2026-05-04 | 7 | 48 | 37.2 | 77.5 | MURO | 37.2 | 1 | 77.5
24603 - FLORA - PARQUE CENTRAL LOS ROBLES | 1012 | Autocompactado | Muros T2, piso 2 | 2026-04-23 | 2026-04-30 | 7 | 48 | 42.9 | 89.4 | MURO | 42.9 | 1 | 89.375
24603 - FLORA - PARQUE CENTRAL LOS ROBLES | 1009 | Autocompactado | Muros T2, piso 2, ejes 4-7 / A-L | 2026-04-21 | 2026-04-28 | 7 | 48 | 42.7 | 89 | MURO | 42.7 | 1 | 88.958
24603 - FLORA - PARQUE CENTRAL LOS ROBLES | 1007 | Autocompactado | Muros T2, piso 2, ejes 4-7 / A-F | 2026-04-20 | 2026-04-27 | 7 | 48 | 37.5 | 78.1 | MURO | 37.5 | 1 | 78.125
24603 - FLORA - PARQUE CENTRAL LOS ROBLES | 1005 | Autocompactado | Muros T2, piso 2, ejes 7-9 / A-L | 2026-04-18 | 2026-04-25 | 7 | 48 | 40.2 | 83.8 | MURO | 40.2 | 1 | 83.75
24603 - FLORA - PARQUE CENTRAL LOS ROBLES | 1004 | Autocompactado | Muros T1, pozo ascensores, ejes | 2026-04-18 | 2026-04-25 | 7 | 48 | 52.5 | 109.4 | MURO | 52.5 | 1 | 109.375
24603 - FLORA - PARQUE CENTRAL LOS ROBLES | 1000 | Autocompactado | Muros T2, piso 2, ejes 9-12 / G-L | 2026-04-16 | 2026-04-23 | 7 | 48 | 36.9 | 76.9 | MURO | 36.9 | 1 | 76.875
24603 - FLORA - PARQUE CENTRAL LOS ROBLES | 998 | Autocompactado | Muros T2, piso 2, ejes 9-12 / A-F | 2026-04-15 | 2026-04-22 | 7 | 48 | 47.7 | 99.4 | MURO | 47.7 | 1 | 99.375
24603 - FLORA - PARQUE CENTRAL LOS ROBLES | 996 | Autocompactado | Muros T2, ejes 11-12 / A-F y 12-15 / A-L, piso 2 | 2026-04-14 | 2026-04-21 | 7 | 48 | 37.2 | 77.5 | MURO | 37.2 | 1 | 77.5
24603 - FLORA - PARQUE CENTRAL LOS ROBLES | 987 | Autocompactado | Muros T2, piso 1, ejes B-F / 1-2 | 2026-04-09 | 2026-04-16 | 7 | 48 | 34.3 | 71.5 | MURO | 34.3 | 1 | 71.458
24603 - FLORA - PARQUE CENTRAL LOS ROBLES | 985 | Autocompactado | Muros T2, piso 11, ejes 1-3 / A-B y F-L | 2026-04-08 | 2026-04-15 | 7 | 48 | 43.6 | 90.8 | MURO | 43.6 | 1 | 90.833
24603 - FLORA - PARQUE CENTRAL LOS ROBLES | 977 | Autocompactado | Muros T2, ejes 4-6 / G-L y 5-7/A-F Piso 1 | 2026-03-27 | 2026-04-03 | 7 | 48 | 40.8 | 85 | MURO | 40.8 | 1 | 85
24603 - FLORA - PARQUE CENTRAL LOS ROBLES | 972 | Autocompactado | Muros T2, ejes 7-9 / A-L Piso 1 | 2026-03-24 | 2026-03-31 | 7 | 48 | 46.1 | 96 | MURO | 46.1 | 1 | 96.042
24603 - FLORA - PARQUE CENTRAL LOS ROBLES | 969 | Autocompactado | Muros T2, ejes 9-12 / A-F Piso 1 | 2026-03-20 | 2026-03-27 | 7 | 48 | 42.8 | 89.2 | MURO | 42.8 | 1 | 89.167
24603 - FLORA - PARQUE CENTRAL LOS ROBLES | 966 | Autocompactado | Muros T2, ejes 9-12 / G-L Piso 1 | 2026-03-17 | 2026-03-24 | 7 | 48 | 46.5 | 96.9 | MURO | 46.5 | 1 | 96.875
24603 - FLORA - PARQUE CENTRAL LOS ROBLES | 962 | Autocompactante | Muros de ascensor T3, ejes 4-6 / I-F | 2026-03-14 | 2026-03-21 | 7 | 48 | 56.2 | 117.1 | MURO | 56.2 | 1 | 117.083
24603 - FLORA - PARQUE CENTRAL LOS ROBLES | 926 | Autocompactado | Muros cimentación T2, ejes 9-7 / K-A | 2026-02-17 | 2026-02-24 | 7 | 48 | 52 | 108.3 | MURO | 52 | 1 | 108.333
24603 - FLORA - PARQUE CENTRAL LOS ROBLES | 1106 | Industrializado | Placa ejes 12-15 / A-L, piso 7, torre 2 | 2026-06-06 | 2026-06-13 | 7 | 42 | 41.4 | 98.6 | PLACA | 41.4 | 1 | 98.571
24603 - FLORA - PARQUE CENTRAL LOS ROBLES | 1102 | Industrializado | Placa ejes 1-4 / A-L, piso 6, torre 2 | 2026-06-04 | 2026-06-11 | 7 | 42 | 40 | 95.2 | PLACA | 40 | 1 | 95.238
24603 - FLORA - PARQUE CENTRAL LOS ROBLES | 1096 | Industrializado | Placa ejes 12-15 / A-L, piso 2, T1 | 2026-06-03 | 2026-06-10 | 7 | 42 | 42.4 | 101 | PLACA | 42.4 | 1 | 100.952
24603 - FLORA - PARQUE CENTRAL LOS ROBLES | 1093 | Industrializado | Placa ejes 7-9 / A-L, piso 6, torre 2 | 2026-06-01 | 2026-06-08 | 7 | 42 | 31.9 | 76 | PLACA | 31.9 | 1 | 75.952
24603 - FLORA - PARQUE CENTRAL LOS ROBLES | 1095 | Industrializado | Placa ejes 4-7 / A-L, piso 6 T2 | 2026-06-02 | 2026-06-09 | 7 | 42 | 38 | 90.5 | PLACA | 38 | 1 | 90.476
24603 - FLORA - PARQUE CENTRAL LOS ROBLES | 1089 | Industrializado | Placa ejes 9-12 / A-L piso 6, T2 | 2026-05-30 | 2026-06-06 | 7 | 42 | 39.8 | 94.8 | PLACA | 39.8 | 1 | 94.762
24603 - FLORA - PARQUE CENTRAL LOS ROBLES | 1087 | Industrializado | Placa ejes 12-15 / A-L, piso 6, T2 | 2026-05-29 | 2026-06-05 | 7 | 42 | 38.1 | 90.7 | PLACA | 38.1 | 1 | 90.714
24603 - FLORA - PARQUE CENTRAL LOS ROBLES | 1084 | Industrializado | Placa T1, piso 2, ejes 8-12 / A-G | 2026-05-28 | 2026-06-04 | 7 | 42 | 46.3 | 110.2 | PLACA | 46.3 | 1 | 110.238
24603 - FLORA - PARQUE CENTRAL LOS ROBLES | 1082 | Industrializado | Placa T2, piso 5, ejes 1-4 / A-L | 2026-05-27 | 2026-06-03 | 7 | 42 | 40 | 95.2 | PLACA | 40 | 1 | 95.238
24603 - FLORA - PARQUE CENTRAL LOS ROBLES | 1076 | Industrializado | Placa ejes 8-12 / F-L, piso 2, T1 | 2026-05-26 | 2026-06-02 | 7 | 42 | 47.5 | 113.1 | PLACA | 47.5 | 1 | 113.095
24603 - FLORA - PARQUE CENTRAL LOS ROBLES | 1075 | Industrializado | Escaleras ejes 13-15 / E-H, piso 1 a piso 2, T2 | 2026-05-26 | 2026-06-02 | 7 | 42 | 40.2 | 95.7 |  | 40.2 | 1 | 95.714
24603 - FLORA - PARQUE CENTRAL LOS ROBLES | 1073 | Industrializado | Placa ejes 4-7 / A-L, piso 5, torre 2 | 2026-05-25 | 2026-06-01 | 7 | 42 | 41.2 | 98.1 | PLACA | 41.2 | 1 | 98.095
24603 - FLORA - PARQUE CENTRAL LOS ROBLES | 1070 | Industrializado | Placa T2, piso 5, ejes 7-9 / A-L | 2026-05-23 | 2026-05-30 | 7 | 42 | 41.7 | 99.3 | PLACA | 41.7 | 1 | 99.286
24603 - FLORA - PARQUE CENTRAL LOS ROBLES | 1066 | Industrializado | Placa T1, piso 2, ejes 4-8 / G-L | 2026-05-22 | 2026-05-29 | 7 | 42 | 44.1 | 105 | PLACA | 44.1 | 1 | 105
24603 - FLORA - PARQUE CENTRAL LOS ROBLES | 1064 | Industrializado | Placa T1, piso 2, ejes 4-8 / A-L | 2026-05-21 | 2026-05-28 | 7 | 42 | 47.3 | 112.6 | PLACA | 47.3 | 1 | 112.619
24603 - FLORA - PARQUE CENTRAL LOS ROBLES | 1063 | Industrializado | Placa T2, piso 5, ejes 9-12 / A-L | 2026-05-21 | 2026-05-28 | 7 | 42 | 41.3 | 98.3 | PLACA | 41.3 | 1 | 98.333
24603 - FLORA - PARQUE CENTRAL LOS ROBLES | 1058 | Industrializado | Placa T2, piso 5, ejes 12-15 / A-L | 2026-05-19 | 2026-05-26 | 7 | 42 | 38.1 | 90.7 | PLACA | 38.1 | 1 | 90.714
24603 - FLORA - PARQUE CENTRAL LOS ROBLES | 1052 | Industrializado | Placa T1, piso 2, ejes 1-4 / A-L | 2026-05-15 | 2026-05-22 | 7 | 42 | 37.5 | 89.3 | PLACA | 37.5 | 1 | 89.286
24603 - FLORA - PARQUE CENTRAL LOS ROBLES | 1048 | Industrializado | Placa T2, piso 4, ejes 1-4 / A-L | 2026-05-14 | 2026-05-21 | 7 | 42 | 40.7 | 96.9 | PLACA | 40.7 | 1 | 96.905
24603 - FLORA - PARQUE CENTRAL LOS ROBLES | 1041 | Industrializado | Placa ejes 13-15 / A-L, piso 1, T1 | 2026-05-11 | 2026-05-18 | 7 | 42 | 29.4 | 70 | PLACA | 29.4 | 1 | 70
24603 - FLORA - PARQUE CENTRAL LOS ROBLES | 1045 | Industrializado | Placa T2, piso 4, ejes 4-6 / A-L | 2026-05-12 | 2026-05-19 | 7 | 42 | 42.9 | 102.1 | PLACA | 42.9 | 1 | 102.143
24603 - FLORA - PARQUE CENTRAL LOS ROBLES | 1040 | Industrializado | Placa T2, ejea 6-8 / A-L, piso 4 | 2026-05-08 | 2026-05-15 | 7 | 42 | 32.5 | 77.4 | PLACA | 32.5 | 1 | 77.381
24603 - FLORA - PARQUE CENTRAL LOS ROBLES | 1037 | Industrializado | Placa T2, piso 4, ejes 8-10 / A-L | 2026-05-07 | 2026-05-14 | 7 | 42 | 42.5 | 101.2 | PLACA | 42.5 | 1 | 101.19
24603 - FLORA - PARQUE CENTRAL LOS ROBLES | 1034 | Industrializado | Placa T2, piso 4, ejes 10-12 / A-L | 2026-05-06 | 2026-05-13 | 7 | 42 | 41 | 97.6 | PLACA | 41 | 1 | 97.619
24603 - FLORA - PARQUE CENTRAL LOS ROBLES | 1032 | Industrializado | Placa T2, piso 4, ejes 12-15 / A-L | 2026-05-05 | 2026-05-12 | 7 | 42 | 38.6 | 91.9 | PLACA | 38.6 | 1 | 91.905
24603 - FLORA - PARQUE CENTRAL LOS ROBLES | 1025 | Industrializado | Placa T2, piso 3, ejes 1-4 / A-L | 2026-05-02 | 2026-05-09 | 7 | 42 | 33.8 | 80.5 | PLACA | 33.8 | 1 | 80.476
24603 - FLORA - PARQUE CENTRAL LOS ROBLES | 1019 | Industrializado | Placa T2, piso 3, ejes 4-5 / F-G y 5-7 / A-L | 2026-04-27 | 2026-05-04 | 7 | 42 | 45.9 | 109.3 | PLACA | 45.9 | 1 | 109.286
24603 - FLORA - PARQUE CENTRAL LOS ROBLES | 1015 | Industrializado | Placa ejes 7-9 / A-L, piso 3, T2, pasillo ejes 9-12 / F-G, piso 3, T2 | 2026-04-24 | 2026-05-01 | 7 | 42 | 35.9 | 85.5 | PLACA | 35.9 | 1 | 85.476
24603 - FLORA - PARQUE CENTRAL LOS ROBLES | 1010 | Industrializado | Placa T2, piso 2, ejes 9-12 / A-L | 2026-04-22 | 2026-04-29 | 7 | 42 | 41.2 | 98.1 | PLACA | 41.2 | 1 | 98.095
24603 - FLORA - PARQUE CENTRAL LOS ROBLES | 1006 | Industrializado | Placa T2, piso 3, ejes 12-15 / A-L | 2026-04-20 | 2026-04-27 | 7 | 42 | 44.3 | 105.5 | PLACA | 44.3 | 1 | 105.476
24603 - FLORA - PARQUE CENTRAL LOS ROBLES | 1001 | Industrializado | Placa T2, piso 2, ejes 1-4 / L-A | 2026-04-17 | 2026-04-24 | 7 | 42 | 43.7 | 104 | PLACA | 43.7 | 1 | 104.048
24603 - FLORA - PARQUE CENTRAL LOS ROBLES | 997 | Industrializado | Placa T2, piso 2, eje 4-7 / A-L | 2026-04-15 | 2026-04-22 | 7 | 42 | 49.9 | 118.8 | PLACA | 49.9 | 1 | 118.81
24603 - FLORA - PARQUE CENTRAL LOS ROBLES | 993 | Industrializado | Placa T2, ejes 7-9 / A-L Piso 2 | 2026-04-13 | 2026-04-20 | 7 | 42 | 39.3 | 93.6 | PLACA | 39.3 | 1 | 93.571
24603 - FLORA - PARQUE CENTRAL LOS ROBLES | 986 | Industrializado | Placa T2, piso 2, ejes 9-12 / A-L | 2026-04-09 | 2026-04-16 | 7 | 42 | 46.2 | 110 | PLACA | 46.2 | 1 | 110
24603 - FLORA - PARQUE CENTRAL LOS ROBLES | 982 | Industrializado | Dinteles piso 1, T2 | 2026-04-07 | 2026-04-14 | 7 | 42 | 41.2 | 98.1 |  | 41.2 | 1 | 98.095
24603 - FLORA - PARQUE CENTRAL LOS ROBLES | 978 | Industrializado | Placa T2, ejes 12-15 / A-L Piso 2 | 2026-03-27 | 2026-04-03 | 7 | 42 | 44.1 | 105 | PLACA | 44.1 | 1 | 105
24603 - FLORA - PARQUE CENTRAL LOS ROBLES | 673 | AU 6000 | Muros ejes 1-8 / G-L P iso 18, torre 3 | 2025-10-23 | 2025-10-30 | 7 | 42 | 36.9 | 87.9 | MURO | 36.9 | 1 | 87.857
24603 - FLORA - PARQUE CENTRAL LOS ROBLES | 670 | AU 6000 | Muros ejes 1-7 / A-F - 9-8 / G-L P iso 18, torre 3 | 2025-10-22 | 2025-10-29 | 7 | 42 | 42.2 | 100.5 | MURO | 42.2 | 1 | 100.476
24603 - FLORA - PARQUE CENTRAL LOS ROBLES | 665 | AU 6000 | Muros ejes 7-9 / A-F, 9-12 / G-L Piso 18 Torre 3 y 1-2 / G-L Piso 18 Torre 4 | 2025-10-21 | 2025-10-28 | 7 | 42 | 41.7 | 99.3 | MURO | 41.7 | 1 | 99.286
24603 - FLORA - PARQUE CENTRAL LOS ROBLES | 661 | AU 6000 | Muros ejes 9-12 / A-F Piso 18 Torre 3 y ejes 1-2 / A-F, 2-4 / G-L Piso 18 Torre 4 | 2025-10-20 | 2025-10-27 | 7 | 42 | 47.4 | 112.9 | MURO | 47.4 | 1 | 112.857
24603 - FLORA - PARQUE CENTRAL LOS ROBLES | 656 | AU 6000 | Muros ejes 4-10 /F-L Piso 18 torre 4 | 2025-10-18 | 2025-10-25 | 7 | 42 | 34.4 | 81.9 | MURO | 34.4 | 1 | 81.905
24603 - FLORA - PARQUE CENTRAL LOS ROBLES | 652 | AU-6000 | Muros ejes 3-10 / A-F Piso 18 Torre 4 | 2025-10-17 | 2025-10-24 | 7 | 42 | 53 | 126.2 | MURO | 53 | 1 | 126.19
24603 - FLORA - PARQUE CENTRAL LOS ROBLES | 647 | AU 6000 | Muros ejes 1-8 / G-L Piso 17 torre 3 | 2025-10-16 | 2025-10-23 | 7 | 42 | 46.6 | 111 | MURO | 46.6 | 1 | 110.952
24603 - FLORA - PARQUE CENTRAL LOS ROBLES | 645 | AU 6000 | Muros ejes 1-8 / A-F Piso 17 torre 3 | 2025-10-15 | 2025-10-22 | 7 | 42 | 43.6 | 103.8 | MURO | 43.6 | 1 | 103.81
24603 - FLORA - PARQUE CENTRAL LOS ROBLES | 640 | AU 6000 | Muros ejes 7-9 / A-F y 9-12 / G-L Piso 17 torre 3 y ejes 1-2 / G-L Piso 17 torre 4 | 2025-10-14 | 2025-10-21 | 7 | 42 | 36.8 | 87.6 | MURO | 36.8 | 1 | 87.619
24603 - FLORA - PARQUE CENTRAL LOS ROBLES | 631 | AU 6000 | Muros ejes 3-10 / G-L Piso 17 torre 4 | 2025-10-08 | 2025-10-15 | 7 | 42 | 38.3 | 91.2 | MURO | 38.3 | 1 | 91.19
24603 - FLORA - PARQUE CENTRAL LOS ROBLES | 634 | AU 6000 | Muros ejes 1-4 / A-F Piso 17 torre 4 y ejes 9-12 / A-F Piso 17 torre 3 | 2025-10-09 | 2025-10-16 | 7 | 42 | 44.8 | 106.7 | MURO | 44.8 | 1 | 106.667
24603 - FLORA - PARQUE CENTRAL LOS ROBLES | 628 | AU 6000 | Muros ejes 3-10 / A-F Piso 17, torre 4 | 2025-10-07 | 2025-10-14 | 7 | 42 | 34.8 | 82.9 | MURO | 34.8 | 1 | 82.857
24603 - FLORA - PARQUE CENTRAL LOS ROBLES | 623 | AU 6000 | Muros ejes 1-8 / G-L Piso 16 Torre 3 | 2025-10-06 | 2025-10-13 | 7 | 42 | 40.9 | 97.4 | MURO | 40.9 | 1 | 97.381
24603 - FLORA - PARQUE CENTRAL LOS ROBLES | 620 | AU 6000 | Muros ejes 1-7 / A-F y 8-9 / G-L Piso 16 Torre 3 | 2025-10-04 | 2025-10-11 | 7 | 42 | 41.1 | 97.9 | MURO | 41.1 | 1 | 97.857
24603 - FLORA - PARQUE CENTRAL LOS ROBLES | 617 | AU 6000 | Muros ejes 1-4 / G-L Piso 16, torre A y ejes 9-12 / G-L y 7-8 / A-F Piso 16, Torre 3 | 2025-10-03 | 2025-10-10 | 7 | 42 | 38.4 | 91.4 | MURO | 38.4 | 1 | 91.429
24603 - FLORA - PARQUE CENTRAL LOS ROBLES | 613 | AU-6000 | Muros ejes 1-3 / A-F Piso 16, torre 4 y ejes 8-12 / A-F Piso 16, torre 3 | 2025-10-02 | 2025-10-09 | 7 | 42 | 39.8 | 94.8 | MURO | 39.8 | 1 | 94.762
24603 - FLORA - PARQUE CENTRAL LOS ROBLES | 611 | AU-6000 | Muros ejes 4-10 / G-L y 2-4 / D-F Piso 16, torre 4 | 2025-10-02 | 2025-10-09 | 7 | 42 | 41.8 | 99.5 | MURO | 41.8 | 1 | 99.524
24603 - FLORA - PARQUE CENTRAL LOS ROBLES | 609 | AU 6000 | Muros ejes 3-10 / A-F Piso 15 torre 4 | 2025-09-30 | 2025-10-07 | 7 | 42 | 40.9 | 97.4 | MURO | 40.9 | 1 | 97.381
24603 - FLORA - PARQUE CENTRAL LOS ROBLES | 606 | AU 6000 | Muros ejes 1-8 / G-L Piso 15 torre 3 | 2025-09-29 | 2025-10-06 | 7 | 42 | 39.5 | 94 | MURO | 39.5 | 1 | 94.048
24603 - FLORA - PARQUE CENTRAL LOS ROBLES | 603 | AU 6000 | Muros ejes 1-7 / A-F y 8-9 / G-L Piso 15 torre 3 | 2025-09-27 | 2025-10-04 | 7 | 42 | 41.6 | 99 | MURO | 41.6 | 1 | 99.048
24603 - FLORA - PARQUE CENTRAL LOS ROBLES | 602 | AU 6000 | Muros ejes 1-3 / A-F Piso 15 torre 4 y ejes 8-12 / 7-8 / A-F Piso 15 torre 3 | 2025-09-26 | 2025-10-03 | 7 | 42 | 31.5 | 75 | MURO | 31.5 | 1 | 75
24603 - FLORA - PARQUE CENTRAL LOS ROBLES | 599 | AU 6000 | Muros ejes 1-3 / A-F Piso 15 torre 4 y ejes 8-12 / A-F Piso 15 torre 3 | 2025-09-25 | 2025-10-02 | 7 | 42 | 41 | 97.6 | MURO | 41 | 1 | 97.619
24603 - FLORA - PARQUE CENTRAL LOS ROBLES | 594 | AU 6000 | Muros ejes 3-10 / L-G Piso 15 torre 4 | 2025-09-24 | 2025-10-01 | 7 | 42 | 43.9 | 104.5 | MURO | 43.9 | 1 | 104.524
24603 - FLORA - PARQUE CENTRAL LOS ROBLES | 589 | AU 6000 | Muros ejes 3-10 / A-F Piso 15 torre 4 | 2025-09-23 | 2025-09-30 | 7 | 42 | 42.4 | 101 | MURO | 42.4 | 1 | 100.952
24603 - FLORA - PARQUE CENTRAL LOS ROBLES | 585 | AU 6000 | Muros ejes 1-8 / G-L Piso 14 torre 3 | 2025-09-19 | 2025-09-26 | 7 | 42 | 41.3 | 98.3 | MURO | 41.3 | 1 | 98.333
24603 - FLORA - PARQUE CENTRAL LOS ROBLES | 581 | AU 6000 | Muros ejes 1-7 / A-F y 8-9 / G-L Piso 14 torre 3 | 2025-09-18 | 2025-09-25 | 7 | 42 | 39.7 | 94.5 | MURO | 39.7 | 1 | 94.524
24603 - FLORA - PARQUE CENTRAL LOS ROBLES | 573 | AU 6000 | Muros ejes 4-10 / F-L y 2-4 / D-P Piso 14 torre 4 | 2025-09-15 | 2025-09-22 | 7 | 42 | 40.7 | 96.9 | MURO | 40.7 | 1 | 96.905
24603 - FLORA - PARQUE CENTRAL LOS ROBLES | 577 | AU 6000 | Muros ejes 1-2 / G-L Piso 14 torre 4 y ejes 9-12 / G-L y 7-9 / A-F Piso 14 torre 3 | 2025-09-17 | 2025-09-24 | 7 | 42 | 36.9 | 87.9 | MURO | 36.9 | 1 | 87.857
24603 - FLORA - PARQUE CENTRAL LOS ROBLES | 574 | AU 6000 | Muros ejes 1-2 / A-F y 2-4 / G-L Piso 14 torre 4 | 2025-09-16 | 2025-09-23 | 7 | 42 | 46.7 | 111.2 | MURO | 46.7 | 1 | 111.19
24603 - FLORA - PARQUE CENTRAL LOS ROBLES | 568 | 6000 | Muros ejes 3-10 / A-F Piso 14 torre 4 | 2025-09-12 | 2025-09-19 | 7 | 42 | 47 | 111.9 | MURO | 47 | 1 | 111.905
24603 - FLORA - PARQUE CENTRAL LOS ROBLES | 553 | AU 6000 | Muros ejes 1-4 / A-F Piso 13 torre 4 | 2025-09-06 | 2025-09-13 | 7 | 42 | 45.5 | 108.3 | MURO | 45.5 | 1 | 108.333
24603 - FLORA - PARQUE CENTRAL LOS ROBLES | 550 | AU 6000 | Muros ejes 4-10 / F-L 4-5 Piso 13 torre 4 | 2025-09-05 | 2025-09-12 | 7 | 42 | 42.4 | 101 | MURO | 42.4 | 1 | 100.952
24603 - FLORA - PARQUE CENTRAL LOS ROBLES | 548 | AU 6000 | Muros ejes 5-10 / A-F Piso 13 torre 4 | 2025-09-04 | 2025-09-11 | 7 | 42 | 35.1 | 83.6 | MURO | 35.1 | 1 | 83.571
24603 - FLORA - PARQUE CENTRAL LOS ROBLES | 533 | 6000 | Escalera piso 8-9 torre 3 | 2025-08-29 | 2025-09-05 | 7 | 42 | 38.7 | 92.1 |  | 38.7 | 1 | 92.143
24603 - FLORA - PARQUE CENTRAL LOS ROBLES | 531 | AU 6000 | Muros ejes 7-12 / A-F Piso 12, torre 4 | 2025-08-28 | 2025-09-04 | 7 | 42 | 49.2 | 117.1 | MURO | 49.2 | 1 | 117.143
24603 - FLORA - PARQUE CENTRAL LOS ROBLES | 529 | AU 6000 | Muros ejes 1-2 / A-F Piso 12, torre 4 | 2025-08-28 | 2025-09-04 | 7 | 42 | 43.1 | 102.6 | MURO | 43.1 | 1 | 102.619
24603 - FLORA - PARQUE CENTRAL LOS ROBLES | 525 | AU 6000 | Muros ejes 4-10 / G-L Piso 12, torre 4 | 2025-08-27 | 2025-09-03 | 7 | 42 | 26.4 | 62.9 | MURO | 26.4 | 1 | 62.857
24603 - FLORA - PARQUE CENTRAL LOS ROBLES | 522 | AU 6000 | Muros ejes 3-10 / A-F Piso 12, torre 4 | 2025-08-26 | 2025-09-02 | 7 | 42 | 51.4 | 122.4 | MURO | 51.4 | 1 | 122.381
24603 - FLORA - PARQUE CENTRAL LOS ROBLES | 519 | AU 6000 | Muros ejes 8-1 / G-L Piso 11, torre 4 | 2025-08-25 | 2025-09-01 | 7 | 42 | 42 | 100 | MURO | 42 | 1 | 100
24603 - FLORA - PARQUE CENTRAL LOS ROBLES | 870 | Plástico | Viga andén, ejes 1-4 / E, salón comunal | 2026-01-21 | 2026-01-28 | 7 | 35 | 23.5 | 67.1 |  | 23.5 | 1 | 67.143
24603 - FLORA - PARQUE CENTRAL LOS ROBLES | 804 | Autocompactado | Muros piso torre 3 ejes 1-8 / G-L | 2025-12-10 | 2025-12-17 | 7 | 35 | 48.5 | 138.6 | MURO | 48.5 | 1 | 138.571
24603 - FLORA - PARQUE CENTRAL LOS ROBLES | 801 | AU 5000 | Muros ejes 1-7 / A-F Piso 23 torre 3 | 2025-12-06 | 2025-12-13 | 7 | 35 | 42.8 | 122.3 | MURO | 42.8 | 1 | 122.286
24603 - FLORA - PARQUE CENTRAL LOS ROBLES | 798 | AU 5000 | Muros ejes 1-3 / G-L Piso 23 torre 4 | 2025-12-05 | 2025-12-12 | 7 | 35 | 50.7 | 144.9 | MURO | 50.7 | 1 | 144.857
24603 - FLORA - PARQUE CENTRAL LOS ROBLES | 796 | AU 5000 | Muros ejes 1-3 / G-L Piso 23 torre 4 y 8-12 / G-L Piso 23 torre 3 | 2025-12-04 | 2025-12-11 | 7 | 35 | 33.4 | 95.4 | MURO | 33.4 | 1 | 95.429
24603 - FLORA - PARQUE CENTRAL LOS ROBLES | 781 | AU 5000 | Muros ejes 1-4 / G-L piso 23 torre 4 y ejes 5-7 / A-F Piso 23 torre 3 | 2025-11-29 | 2025-12-06 | 7 | 35 | 34.4 | 98.3 | MURO | 34.4 | 1 | 98.286
24603 - FLORA - PARQUE CENTRAL LOS ROBLES | 778 | AU 5000 | Muros ejes 1-7 / G-L Piso 22 torre 4 | 2025-11-28 | 2025-12-05 | 7 | 35 | 35 | 100 | MURO | 35 | 1 | 100
24603 - FLORA - PARQUE CENTRAL LOS ROBLES | 786 | 5000 | Escalera piso 19-20 torre 3 | 2025-12-02 | 2025-12-09 | 7 | 35 | 40.3 | 115.1 |  | 40.3 | 1 | 115.143
24603 - FLORA - PARQUE CENTRAL LOS ROBLES | 785 | AU 5000 | Muros ejes 8-10 / A-F, 6-7 / G-L y 2-4 / A-F Piso 23 torre 4 | 2025-12-01 | 2025-12-08 | 7 | 35 | 41.5 | 118.6 | MURO | 41.5 | 1 | 118.571
24603 - FLORA - PARQUE CENTRAL LOS ROBLES | 788 | AU 5000 | Muros ejes 3-6 / G-L y 8-10 / G-L Piso 23 torre 3 | 2025-12-02 | 2025-12-09 | 7 | 35 | 42.6 | 121.7 | MURO | 42.6 | 1 | 121.714
24603 - FLORA - PARQUE CENTRAL LOS ROBLES | 791 | AU 5000 | Muros ejes 8-12 / A-F piso 23 torre 3 y muros ejes 1-2 / A-F piso 23 torre 4 | 2025-12-03 | 2025-12-10 | 7 | 35 | 43.5 | 124.3 | MURO | 43.5 | 1 | 124.286
24603 - FLORA - PARQUE CENTRAL LOS ROBLES | 768 | AU 5000 | Muros ejes 1-3 / A-F Piso 22 torre 4 y ejes 8-12 / A-F piso 22 torre 3 | 2025-11-26 | 2025-12-03 | 7 | 35 | 36.8 | 105.1 | MURO | 36.8 | 1 | 105.143
24603 - FLORA - PARQUE CENTRAL LOS ROBLES | 764 | AU 5000 | Muros ejes 1-4 / G-L Piso 22 torre 4 y ejes 9-12 / G-L Piso 22 torre 3 | 2025-11-25 | 2025-12-02 | 7 | 35 | 40 | 114.3 | MURO | 40 | 1 | 114.286
24603 - FLORA - PARQUE CENTRAL LOS ROBLES | 770 | AU 5000 | Muros ejes 4-8 / A-F y 7-9 / G-L Piso 22 torre 3 | 2025-11-27 | 2025-12-04 | 7 | 35 | 33.7 | 96.3 | MURO | 33.7 | 1 | 96.286
24603 - FLORA - PARQUE CENTRAL LOS ROBLES | 762 | 5000 | Escalera piso 19-20 Torre 3 | 2025-11-25 | 2025-12-02 | 7 | 35 | 44.1 | 126 |  | 44.1 | 1 | 126
24603 - FLORA - PARQUE CENTRAL LOS ROBLES | 760 | AU 5000 | Muros ejes 4-10 / F-L Piso 22 torre 4 | 2025-11-24 | 2025-12-01 | 7 | 35 | 30.5 | 87.1 | MURO | 30.5 | 1 | 87.143
24603 - FLORA - PARQUE CENTRAL LOS ROBLES | 757 | AU 5000 | Muros ejes 3-10 / A-F Piso 22 torre 4 | 2025-11-22 | 2025-11-29 | 7 | 35 | 33.2 | 94.9 | MURO | 33.2 | 1 | 94.857
24603 - FLORA - PARQUE CENTRAL LOS ROBLES | 754 | AU 5000 | Muros ejes 1-4 / F-L Piso 21 torre 3 y ejes 5-7 / A-F Piso 22 torre 4 | 2025-11-21 | 2025-11-28 | 7 | 35 | 39.9 | 114 | MURO | 39.9 | 1 | 114
24603 - FLORA - PARQUE CENTRAL LOS ROBLES | 751 | AU 5000 | Muros ejes 4-7 / G-L y 1-4 / A-F Piso 21 torre 3 | 2025-11-20 | 2025-11-27 | 7 | 35 | 36.7 | 104.9 | MURO | 36.7 | 1 | 104.857
24603 - FLORA - PARQUE CENTRAL LOS ROBLES | 745 | AU 5000 | Muros ejes 1-3 / G-L Piso 21 torre 4 y ejes 9-12 / G-L y 7-9 / A-F Piso 21 torre 3 | 2025-11-18 | 2025-11-25 | 7 | 35 | 31.2 | 89.1 | MURO | 31.2 | 1 | 89.143
24603 - FLORA - PARQUE CENTRAL LOS ROBLES | 748 | AU 5000 | Muros ejes 4-7 / A-F y 9-7 / G-L Piso 21 torre 3 | 2025-11-19 | 2025-11-26 | 7 | 35 | 35 | 100 | MURO | 35 | 1 | 100
24603 - FLORA - PARQUE CENTRAL LOS ROBLES | 742 | AU-5000 | Muros ejes 1-3 / A-F y 2-4 / G-L Piso 21 torre 4 | 2025-11-15 | 2025-11-22 | 7 | 35 | 38.8 | 110.9 | MURO | 38.8 | 1 | 110.857
24603 - FLORA - PARQUE CENTRAL LOS ROBLES | 737 |  | Muros ejes 4-10 / G-L Piso 21 torre 4 | 2025-11-14 | 2025-11-21 | 7 | 35 | 36.9 | 105.4 | MURO | 36.9 | 1 | 105.429
24603 - FLORA - PARQUE CENTRAL LOS ROBLES | 734 |  | Escalera piso 16-17 torre 3 | 2025-11-14 | 2025-11-21 | 7 | 35 | 41.3 | 118 |  | 41.3 | 1 | 118
24603 - FLORA - PARQUE CENTRAL LOS ROBLES | 732 | AU 5000 | Muros ejes 3-6 / A-F y 8-10 / A-F Piso 21 torre 4 | 2025-11-13 | 2025-11-20 | 7 | 35 | 36.9 | 105.4 | MURO | 36.9 | 1 | 105.429
24603 - FLORA - PARQUE CENTRAL LOS ROBLES | 727 | AU 5000 | Muros ejes 1-3 / H-L Piso 20 torre 1-6-7 | 2025-11-12 | 2025-11-19 | 7 | 35 | 34.5 | 98.6 | MURO | 34.5 | 1 | 98.571
24603 - FLORA - PARQUE CENTRAL LOS ROBLES | 724 | AU 5000 | Muros ejes 4-9 / G-L Piso 20 torre 3 | 2025-11-11 | 2025-11-18 | 7 | 35 | 41.2 | 117.7 | MURO | 41.2 | 1 | 117.714
24603 - FLORA - PARQUE CENTRAL LOS ROBLES | 719 | AU 5000 | Muros piso 20 Torre 3 Eje 4-9 / A-F | 2025-11-10 | 2025-11-17 | 7 | 35 | 30.6 | 87.4 | MURO | 30.6 | 1 | 87.429
24603 - FLORA - PARQUE CENTRAL LOS ROBLES | 718 | 5000 | Escalera Torre 4 P 18-19 | 2025-11-10 | 2025-11-17 | 7 | 35 | 32.4 | 92.6 |  | 32.4 | 1 | 92.571
24603 - FLORA - PARQUE CENTRAL LOS ROBLES | 707 | AU-5000 | Muros ejes G-L Piso 20 torre 4 | 2025-11-05 | 2025-11-12 | 7 | 35 | 34.4 | 98.3 | MURO | 34.4 | 1 | 98.286
24603 - FLORA - PARQUE CENTRAL LOS ROBLES | 695 | 5000 | Muros ejes 1-8 / G-L Piso 19 Torre 3 | 2025-10-30 | 2025-11-06 | 7 | 35 | 40.1 | 114.6 | MURO | 40.1 | 1 | 114.571
24603 - FLORA - PARQUE CENTRAL LOS ROBLES | 692 | 5000 | Escalera Piso 17-18 Torre 4 | 2025-10-30 | 2025-11-06 | 7 | 35 | 36.3 | 103.7 |  | 36.3 | 1 | 103.714
24603 - FLORA - PARQUE CENTRAL LOS ROBLES | 696 | AU 5000 | Muros ejes 3-10 / A-F Piso 20 torre 4 | 2025-10-31 | 2025-11-07 | 7 | 35 | 29 | 82.9 | MURO | 29 | 1 | 82.857
24603 - FLORA - PARQUE CENTRAL LOS ROBLES | 703 | AU 5000 | Muros ejes 1-3 / A-F Piso 20 torre 4 y ejes 9-12 / A-F Piso 20 torre 3 | 2025-11-04 | 2025-11-11 | 7 | 35 | 34.7 | 99.1 | MURO | 34.7 | 1 | 99.143
24603 - FLORA - PARQUE CENTRAL LOS ROBLES | 701 | AU 5000 | Muros ejes 5-10 / G-L y 2-4 / E-F Piso 20 torre 4 | 2025-11-01 | 2025-11-08 | 7 | 35 | 32 | 91.4 | MURO | 32 | 1 | 91.429
24603 - FLORA - PARQUE CENTRAL LOS ROBLES | 690 | 5000 | Muros ejes 1-7 / A-F y 8-9 / G-L Piso 19 Torre 3 | 2025-10-29 | 2025-11-05 | 7 | 35 | 35.5 | 101.4 | MURO | 35.5 | 1 | 101.429
24603 - FLORA - PARQUE CENTRAL LOS ROBLES | 688 | 5000 | Muros ejes 9-12 / G-L y 7-8 / A y 1-3 / G-L Piso 19 Torre 4 | 2025-10-28 | 2025-11-04 | 7 | 35 | 42.5 | 121.4 | MURO | 42.5 | 1 | 121.429
24603 - FLORA - PARQUE CENTRAL LOS ROBLES | 684 | 5000 | Muros torre 4 Piso 19 ejes 1-4 / A-F | 2025-10-27 | 2025-11-03 | 7 | 35 | 41.3 | 118 | MURO | 41.3 | 1 | 118
24603 - FLORA - PARQUE CENTRAL LOS ROBLES | 683 | 5000 | Placa torre 3 Piso 19 ejes 1-8 / G-L | 2025-10-27 | 2025-11-03 | 7 | 35 | 39.6 | 113.1 | PLACA | 39.6 | 1 | 113.143
24603 - FLORA - PARQUE CENTRAL LOS ROBLES | 679 | 5000 | Muros eje 3-10 / G-L Piso 19 Torre 4 | 2025-10-25 | 2025-11-01 | 7 | 35 | 36.8 | 105.1 | MURO | 36.8 | 1 | 105.143
24603 - FLORA - PARQUE CENTRAL LOS ROBLES | 678 | 5000 | Placa ejes 1-8 / A-F Piso 19 Torre 3 | 2025-10-25 | 2025-11-01 | 7 | 35 | 31.2 | 89.1 | PLACA | 31.2 | 1 | 89.143
24603 - FLORA - PARQUE CENTRAL LOS ROBLES | 676 | 5000 | Muros ejes 3-10 / A-F Piso 19, torre 4 | 2025-10-24 | 2025-10-31 | 7 | 35 | 38.6 | 110.3 | MURO | 38.6 | 1 | 110.286
24603 - FLORA - PARQUE CENTRAL LOS ROBLES | 675 | 5000 | Placa ejes 8-12 / G-L Piso 19, torre 3 | 2025-10-24 | 2025-10-31 | 7 | 35 | 39.2 | 112 | PLACA | 39.2 | 1 | 112
24603 - FLORA - PARQUE CENTRAL LOS ROBLES | 672 | 5000 | Placa ejes 8-12 / A-F Piso 19, torre 4 | 2025-10-23 | 2025-10-30 | 7 | 35 | 42 | 120 | PLACA | 42 | 1 | 120
24603 - FLORA - PARQUE CENTRAL LOS ROBLES | 669 | 5000 | Placa ejes 3-10 / A-L Piso 18, torre 4 | 2025-10-22 | 2025-10-29 | 7 | 35 | 41.3 | 118 | PLACA | 41.3 | 1 | 118
24603 - FLORA - PARQUE CENTRAL LOS ROBLES | 664 | 5000 | Placa ejes 3-10 / A-F Piso 19 Torre 4 | 2025-10-21 | 2025-10-28 | 7 | 35 | 43.8 | 125.1 | PLACA | 43.8 | 1 | 125.143
24603 - FLORA - PARQUE CENTRAL LOS ROBLES | 660 | 5000 | Placa ejes 1-8 / G-L Piso 18 Torre 3 | 2025-10-20 | 2025-10-27 | 7 | 35 | 31.6 | 90.3 | PLACA | 31.6 | 1 | 90.286
24603 - FLORA - PARQUE CENTRAL LOS ROBLES | 658 | 5000 | Escalera piso 14-15 | 2025-10-20 | 2025-10-27 | 7 | 35 | 39.1 | 111.7 |  | 39.1 | 1 | 111.714
24603 - FLORA - PARQUE CENTRAL LOS ROBLES | 653 | 5000 | Placa eje 1-8 / A-H Piso 18 Torre 3 | 2025-10-18 | 2025-10-25 | 7 | 35 | 34.7 | 99.1 | PLACA | 34.7 | 1 | 99.143
24603 - FLORA - PARQUE CENTRAL LOS ROBLES | 651 | 5000 | Placa ejes 1-3 / A-F Piso 18, torre 4 y ejes 8-12 / A-G Piso 18 Torre 3 | 2025-10-17 | 2025-10-24 | 7 | 35 | 42.8 | 122.3 | PLACA | 42.8 | 1 | 122.286
24603 - FLORA - PARQUE CENTRAL LOS ROBLES | 648 | 5000 | Placa ejes A-G / 8-12 Piso 18 torre 3 | 2025-10-16 | 2025-10-23 | 7 | 35 | 36.4 | 104 | PLACA | 36.4 | 1 | 104
24603 - FLORA - PARQUE CENTRAL LOS ROBLES | 644 | 5000 | Placa ejes G-L / 10-4 Piso 18 torre 4 | 2025-10-15 | 2025-10-22 | 7 | 35 | 37.9 | 108.3 | PLACA | 37.9 | 1 | 108.286
24603 - FLORA - PARQUE CENTRAL LOS ROBLES | 641 | 5000 | Escalera piso 15-16 | 2025-10-15 | 2025-10-22 | 7 | 35 | 35.3 | 100.9 |  | 35.3 | 1 | 100.857
24603 - FLORA - PARQUE CENTRAL LOS ROBLES | 639 | 5000 | Placa ejes 3-10 / A-F Piso 18 torre 4 | 2025-10-14 | 2025-10-21 | 7 | 35 | 29.3 | 83.7 | PLACA | 29.3 | 1 | 83.714
24603 - FLORA - PARQUE CENTRAL LOS ROBLES | 632 | 5000 | Placa ejes 1-8 / G-L Piso 17 torre 3 y escalera Piso 13-14 | 2025-10-09 | 2025-10-16 | 7 | 35 | 27.3 | 78 | PLACA | 27.3 | 1 | 78
24603 - FLORA - PARQUE CENTRAL LOS ROBLES | 630 | 5000 | Placa ejes 1-8 / A-F Piso 17 torre 3 | 2025-10-08 | 2025-10-15 | 7 | 35 | 36.1 | 103.1 | PLACA | 36.1 | 1 | 103.143
24603 - FLORA - PARQUE CENTRAL LOS ROBLES | 626 | 5000 | Placa ejes 8-12 / G-L Piso 17, torre 3 y eje 1-3 / G-L Piso 17, torre 4 | 2025-10-07 | 2025-10-14 | 7 | 35 | 42.6 | 121.7 | PLACA | 42.6 | 1 | 121.714
24603 - FLORA - PARQUE CENTRAL LOS ROBLES | 622 | 5000 | Placa ejes 8-12 / A-F Piso 17 Torre 3 y ejes 1-3 / A-F Piso 17 Torre 4 | 2025-10-06 | 2025-10-13 | 7 | 35 | 31.7 | 90.6 | PLACA | 31.7 | 1 | 90.571
24603 - FLORA - PARQUE CENTRAL LOS ROBLES | 619 | 5000 | Placa ejes 3-10 / G-L Piso 17 Torre 4 | 2025-10-04 | 2025-10-11 | 7 | 35 | 27.3 | 78 | PLACA | 27.3 | 1 | 78
24603 - FLORA - PARQUE CENTRAL LOS ROBLES | 618 | 5000 | Escalera piso 14-15 Torre 4 | 2025-10-04 | 2025-10-11 | 7 | 35 | 37.4 | 106.9 |  | 37.4 | 1 | 106.857
24603 - FLORA - PARQUE CENTRAL LOS ROBLES | 616 | 5000 | Placa ejes 3-10 / A-F Piso 17, torre 4 | 2025-10-03 | 2025-10-10 | 7 | 35 | 35.4 | 101.1 | PLACA | 35.4 | 1 | 101.143
24603 - FLORA - PARQUE CENTRAL LOS ROBLES | 612 | 5000 | Placa ejes 1-8 / G-L, Piso 16, torre 3 | 2025-10-02 | 2025-10-09 | 7 | 35 | 34.9 | 99.7 | PLACA | 34.9 | 1 | 99.714
24603 - FLORA - PARQUE CENTRAL LOS ROBLES | 610 | 5000 | Placa ejes 1-8 / A-F Piso 16, torre 3 | 2025-10-01 | 2025-10-08 | 7 | 35 | 31.4 | 89.7 | PLACA | 31.4 | 1 | 89.714
24603 - FLORA - PARQUE CENTRAL LOS ROBLES | 608 | 5000 | Placa eje 3-1 / A-F Torre 4 y eje 8-12 / A-F torre 3 | 2025-09-30 | 2025-10-07 | 7 | 35 | 31.5 | 90 | PLACA | 31.5 | 1 | 90
24603 - FLORA - PARQUE CENTRAL LOS ROBLES | 605 | 5000 | Placa ejes 1-3 / A-F Piso 16 torre 4 y ejes 8-12 / A-F Piso 16 torre 3 | 2025-09-29 | 2025-10-06 | 7 | 35 | 34 | 97.1 | PLACA | 34 | 1 | 97.143
24603 - FLORA - PARQUE CENTRAL LOS ROBLES | 604 | 5000 | Placa ejes 3-10 / G-L Piso 16 torre 4 | 2025-09-27 | 2025-10-04 | 7 | 35 | 31.2 | 89.1 | PLACA | 31.2 | 1 | 89.143
24603 - FLORA - PARQUE CENTRAL LOS ROBLES | 601 | 5000 | Placa ejes 3-10 / A-F Piso 16 torre 4 | 2025-09-26 | 2025-10-03 | 7 | 35 | 40.4 | 115.4 | PLACA | 40.4 | 1 | 115.429
24603 - FLORA - PARQUE CENTRAL LOS ROBLES | 596 | 5000 | Placa ejes 1-8 / F-L Piso 15 torre 3 | 2025-09-25 | 2025-10-02 | 7 | 35 | 33.7 | 96.3 | PLACA | 33.7 | 1 | 96.286
24603 - FLORA - PARQUE CENTRAL LOS ROBLES | 593 | 5000 | Placa ejes 1-8 / A-G Piso 15 torre 3 | 2025-09-24 | 2025-10-01 | 7 | 35 | 29.4 | 84 | PLACA | 29.4 | 1 | 84
24603 - FLORA - PARQUE CENTRAL LOS ROBLES | 591 | 5000 | Placa ejes 1-3 / G-L Piso 15 torre 4 y 8-12 / G-A Piso 3 torre 3 | 2025-09-23 | 2025-09-30 | 7 | 35 | 37.7 | 107.7 | PLACA | 37.7 | 1 | 107.714
24603 - FLORA - PARQUE CENTRAL LOS ROBLES | 587 | 5000 | Placa ejes 1-3 / A-F Piso 15 torre 4 y ejes 8-12 / A-F Piso 15 torre 3 | 2025-09-22 | 2025-09-29 | 7 | 35 | 31.7 | 90.6 | PLACA | 31.7 | 1 | 90.571
24603 - FLORA - PARQUE CENTRAL LOS ROBLES | 584 | 5000 | Placa ejes 3-10 / G-L Piso 15 torre 4 | 2025-09-19 | 2025-09-26 | 7 | 35 | 31.7 | 90.6 | PLACA | 31.7 | 1 | 90.571
24603 - FLORA - PARQUE CENTRAL LOS ROBLES | 580 | 5000 | Placa ejes 3-10 / A-F Piso 15 torre 4 | 2025-09-18 | 2025-09-25 | 7 | 35 | 31.7 | 90.6 | PLACA | 31.7 | 1 | 90.571
24603 - FLORA - PARQUE CENTRAL LOS ROBLES | 578 | 5000 | Placa ejes 8-1 / L-F Piso 14 torre 3 | 2025-09-17 | 2025-09-24 | 7 | 35 | 34.1 | 97.4 | PLACA | 34.1 | 1 | 97.429
24603 - FLORA - PARQUE CENTRAL LOS ROBLES | 572 | 5000 | Placa ejes 1-8 / A-G Piso 14 torre 3 | 2025-09-15 | 2025-09-22 | 7 | 35 | 29.4 | 84 | PLACA | 29.4 | 1 | 84
24603 - FLORA - PARQUE CENTRAL LOS ROBLES | 570 | 5000 | Placa ejes 2-3 / H-L Piso 14 torre 4 y 8-12 / F-L Piso 14 torre | 2025-09-12 | 2025-09-19 | 7 | 35 | 26.4 | 75.4 | PLACA | 26.4 | 1 | 75.429
24603 - FLORA - PARQUE CENTRAL LOS ROBLES | 565 | 5000 | Placa ejes 1-3 / A-G Piso 14 torre 4 y ejes 8-12 / A-F Piso 14 torre 3 | 2025-09-11 | 2025-09-18 | 7 | 35 | 40.6 | 116 | PLACA | 40.6 | 1 | 116
24603 - FLORA - PARQUE CENTRAL LOS ROBLES | 561 | 5000 | Placa ejes 3-10 / 15-L Piso 13 torre 3 | 2025-09-10 | 2025-09-17 | 7 | 35 | 34.4 | 98.3 | PLACA | 34.4 | 1 | 98.286
24603 - FLORA - PARQUE CENTRAL LOS ROBLES | 559 | 5000 | Placa ejes 3-10 / A-F Piso 14 torre | 2025-09-09 | 2025-09-16 | 7 | 35 | 35.7 | 102 | PLACA | 35.7 | 1 | 102
24603 - FLORA - PARQUE CENTRAL LOS ROBLES | 551 | 5000 | Placa ejes 1-8 / A-G Piso 13 torre 3 | 2025-09-05 | 2025-09-12 | 7 | 35 | 33 | 94.3 | PLACA | 33 | 1 | 94.286
24603 - FLORA - PARQUE CENTRAL LOS ROBLES | 545 | 5000 | Placa ejes 1-3 / G-K Piso 13 torre 4 y ejes 8-12 / F-L Piso 13 torre 3 | 2025-09-03 | 2025-09-10 | 7 | 35 | 29.9 | 85.4 | PLACA | 29.9 | 1 | 85.429
24603 - FLORA - PARQUE CENTRAL LOS ROBLES | 542 | 5000 | Placa ejes 1-3 / A-G Piso 13 torre 4 y 8-12 / L-F Piso 13 torre 3 | 2025-09-02 | 2025-09-09 | 7 | 35 | 32.2 | 92 | PLACA | 32.2 | 1 | 92
24603 - FLORA - PARQUE CENTRAL LOS ROBLES | 538 | 5000 | Placa ejes 10-3 / G-L Piso 13 torre 4 | 2025-09-01 | 2025-09-08 | 7 | 35 | 35 | 100 | PLACA | 35 | 1 | 100
24603 - FLORA - PARQUE CENTRAL LOS ROBLES | 535 | 5000 | Placa ejes A-F / 3-10 Piso 13 torre 4 | 2025-08-29 | 2025-09-05 | 7 | 35 | 35.8 | 102.3 | PLACA | 35.8 | 1 | 102.286
24603 - FLORA - PARQUE CENTRAL LOS ROBLES | 530 | 5000 | Placa ejes 1-8 / G-L Piso 12, torre 3 | 2025-08-28 | 2025-09-04 | 7 | 35 | 34.6 | 98.9 | PLACA | 34.6 | 1 | 98.857
24603 - FLORA - PARQUE CENTRAL LOS ROBLES | 526 | 5000 | Placa ejes 1-8 / A-F Piso 12, torre 3 | 2025-08-27 | 2025-09-03 | 7 | 35 | 35.2 | 100.6 | PLACA | 35.2 | 1 | 100.571
24603 - FLORA - PARQUE CENTRAL LOS ROBLES | 521 | 5000 | Placa ejes 8-12 / G-L Piso 12, torre 3 y ejes 1-3 / G-L Piso 12, torre 4 | 2025-08-26 | 2025-09-02 | 7 | 35 | 35.4 | 101.1 | PLACA | 35.4 | 1 | 101.143
24603 - FLORA - PARQUE CENTRAL LOS ROBLES | 518 | 5000 | Placa ejes 3-1 / F-A Piso 12, torre 14 y ejes 8-12 / F-A Piso 12, torre 3 | 2025-08-25 | 2025-09-01 | 7 | 35 | 32.6 | 93.1 | PLACA | 32.6 | 1 | 93.143
24603 - FLORA - PARQUE CENTRAL LOS ROBLES | 910 | Plástico | Vigas cimentación torre 2, Ejes 9-11 / A-L | 2026-02-03 | 2026-02-10 | 7 | 31.5 | 33.3 | 105.7 |  | 33.3 | 1 | 105.714
24603 - FLORA - PARQUE CENTRAL LOS ROBLES | 883 | Tremie | Pilote 17, Torre 2 | 2026-01-24 | 2026-01-31 | 7 | 31.5 | 28.2 | 89.5 |  | 28.2 | 1 | 89.524
24603 - FLORA - PARQUE CENTRAL LOS ROBLES | 879 | Tremie | Pilote 32, Torre 2 | 2026-01-23 | 2026-01-30 | 7 | 31.5 | 32.6 | 103.5 |  | 32.6 | 1 | 103.492
24603 - FLORA - PARQUE CENTRAL LOS ROBLES | 811 | Tremie | Pilote #24 torre 2 | 2025-12-12 | 2025-12-19 | 7 | 31.5 | 38.3 | 121.6 |  | 38.3 | 1 | 121.587
24603 - FLORA - PARQUE CENTRAL LOS ROBLES | 806 | Tremie | Pilote 45 torre 1 | 2025-12-11 | 2025-12-18 | 7 | 31.5 | 34.1 | 108.3 |  | 34.1 | 1 | 108.254
24603 - FLORA - PARQUE CENTRAL LOS ROBLES | 800 | T 4500 | Pilote 22 torre 2 | 2025-12-06 | 2025-12-13 | 7 | 31.5 | 18.8 | 59.7 |  | 18.8 | 1 | 59.683
24603 - FLORA - PARQUE CENTRAL LOS ROBLES | 797 | T 4500 | Pilote 38 torre 1 | 2025-12-05 | 2025-12-12 | 7 | 31.5 | 30.7 | 97.5 |  | 30.7 | 1 | 97.46
24603 - FLORA - PARQUE CENTRAL LOS ROBLES | 775 | 4500 | Voca columna C2 piso 1 eje 3-B | 2025-11-28 | 2025-12-05 | 7 | 31.5 | 25.8 | 81.9 |  | 25.8 | 1 | 81.905
24603 - FLORA - PARQUE CENTRAL LOS ROBLES | 774 | 4500 | Pilote 35 torre 1 | 2025-11-28 | 2025-12-05 | 7 | 31.5 | 27.7 | 87.9 |  | 27.7 | 1 | 87.937
24603 - FLORA - PARQUE CENTRAL LOS ROBLES | 779 | 4500 | Pilote 8 torre 1 | 2025-11-29 | 2025-12-06 | 7 | 31.5 | 26.9 | 85.4 |  | 26.9 | 1 | 85.397
24603 - FLORA - PARQUE CENTRAL LOS ROBLES | 782 | 4500 | Pilote 61 torre 1 | 2025-12-01 | 2025-12-08 | 7 | 31.5 | 34.8 | 110.5 |  | 34.8 | 1 | 110.476
24603 - FLORA - PARQUE CENTRAL LOS ROBLES | 765 | 4500 | Pilote 9 torre 2 | 2025-11-26 | 2025-12-03 | 7 | 31.5 | 39.9 | 126.7 |  | 39.9 | 1 | 126.667
24603 - FLORA - PARQUE CENTRAL LOS ROBLES | 769 | 4500 | Pilote 62 torre 1 | 2025-11-27 | 2025-12-04 | 7 | 31.5 | 31.8 | 101 |  | 31.8 | 1 | 100.952
24603 - FLORA - PARQUE CENTRAL LOS ROBLES | 763 | 4500 | Pilote 30 torre 1 | 2025-11-25 | 2025-12-02 | 7 | 31.5 | 28.9 | 91.7 |  | 28.9 | 1 | 91.746
24603 - FLORA - PARQUE CENTRAL LOS ROBLES | 758 | 4500 | Pilote 56 torre 1 | 2025-11-24 | 2025-12-01 | 7 | 31.5 | 27.8 | 88.3 |  | 27.8 | 1 | 88.254
24603 - FLORA - PARQUE CENTRAL LOS ROBLES | 756 | 4500 | Pilote 33 torre 2 | 2025-11-22 | 2025-11-29 | 7 | 31.5 | 27.7 | 87.9 |  | 27.7 | 1 | 87.937
24603 - FLORA - PARQUE CENTRAL LOS ROBLES | 753 | 4500 | Pilote 31 torre 1 | 2025-11-21 | 2025-11-28 | 7 | 31.5 | 20 | 63.5 |  | 20 | 1 | 63.492
24603 - FLORA - PARQUE CENTRAL LOS ROBLES | 749 | 4500 | Pilote 51 torre 1 | 2025-11-20 | 2025-11-27 | 7 | 31.5 | 32 | 101.6 |  | 32 | 1 | 101.587
24603 - FLORA - PARQUE CENTRAL LOS ROBLES | 746 | 4500 | Pilote 69 torre 1 | 2025-11-19 | 2025-11-26 | 7 | 31.5 | 25.7 | 81.6 |  | 25.7 | 1 | 81.587
24603 - FLORA - PARQUE CENTRAL LOS ROBLES | 741 | 4500 | Pilote 32 torre 1 | 2025-11-15 | 2025-11-22 | 7 | 31.5 | 26.8 | 85.1 |  | 26.8 | 1 | 85.079
24603 - FLORA - PARQUE CENTRAL LOS ROBLES | 735 |  | Pilote 15 torre 2 | 2025-11-14 | 2025-11-21 | 7 | 31.5 | 28.2 | 89.5 |  | 28.2 | 1 | 89.524
24603 - FLORA - PARQUE CENTRAL LOS ROBLES | 729 | T 4500 | Pilote 29 torre 1 | 2025-11-13 | 2025-11-20 | 7 | 31.5 | 25.4 | 80.6 |  | 25.4 | 1 | 80.635
24603 - FLORA - PARQUE CENTRAL LOS ROBLES | 726 | T4500 | Pilote 52 torre 1 | 2025-11-12 | 2025-11-19 | 7 | 31.5 | 22.7 | 72.1 |  | 22.7 | 1 | 72.063
24603 - FLORA - PARQUE CENTRAL LOS ROBLES | 717 | T 4500 | Pilote 63 Torre 1 | 2025-11-08 | 2025-11-15 | 7 | 31.5 | 21.3 | 67.6 |  | 21.3 | 1 | 67.619
24603 - FLORA - PARQUE CENTRAL LOS ROBLES | 710 | T-4500 | Pilote 46 torre 1 | 2025-11-06 | 2025-11-13 | 7 | 31.5 | 24.9 | 79 |  | 24.9 | 1 | 79.048
24603 - FLORA - PARQUE CENTRAL LOS ROBLES | 706 | T-4500 | Pilote 67 torre 1 | 2025-11-05 | 2025-11-12 | 7 | 31.5 | 24 | 76.2 |  | 24 | 1 | 76.19
24603 - FLORA - PARQUE CENTRAL LOS ROBLES | 715 | T-3000 | Pilote 70 Plataforma 1 | 2025-11-07 | 2025-11-14 | 7 | 31.5 | 24.1 | 76.5 |  | 24.1 | 1 | 76.508
24603 - FLORA - PARQUE CENTRAL LOS ROBLES | 693 | 4500 | Pilote 42 Torre 1 | 2025-10-30 | 2025-11-06 | 7 | 31.5 | 20.5 | 65.1 |  | 20.5 | 1 | 65.079
24603 - FLORA - PARQUE CENTRAL LOS ROBLES | 699 | 4500 | Pilote 61 torre 2 | 2025-11-01 | 2025-11-08 | 7 | 31.5 | 21 | 66.7 |  | 21 | 1 | 66.667
24603 - FLORA - PARQUE CENTRAL LOS ROBLES | 698 | 4500 | Pilote 20 torre 1 | 2025-11-01 | 2025-11-08 | 7 | 31.5 | 20.6 | 65.4 |  | 20.6 | 1 | 65.397
24603 - FLORA - PARQUE CENTRAL LOS ROBLES | 689 | 4500 | Pilote 70 Torre 1 | 2025-10-29 | 2025-11-05 | 7 | 31.5 | 16.6 | 52.7 |  | 16.6 | 1 | 52.698
24603 - FLORA - PARQUE CENTRAL LOS ROBLES | 686 | 4500 | Pilote 27 Torre 1 | 2025-10-28 | 2025-11-04 | 7 | 31.5 | 30.7 | 97.5 |  | 30.7 | 1 | 97.46
24603 - FLORA - PARQUE CENTRAL LOS ROBLES | 685 | 4500 | Pilote 28 Torre 2 | 2025-10-27 | 2025-11-03 | 7 | 31.5 | 31.8 | 101 |  | 31.8 | 1 | 100.952
24603 - FLORA - PARQUE CENTRAL LOS ROBLES | 682 | 4500 | Pilote 25 Torre 1 | 2025-10-27 | 2025-11-03 | 7 | 31.5 | 32 | 101.6 |  | 32 | 1 | 101.587
24603 - FLORA - PARQUE CENTRAL LOS ROBLES | 677 | 4500 | Pilote 39 Torre 1 | 2025-10-25 | 2025-11-01 | 7 | 31.5 | 28 | 88.9 |  | 28 | 1 | 88.889
24603 - FLORA - PARQUE CENTRAL LOS ROBLES | 674 | 4500 | Pilote 75, torre 2 | 2025-10-24 | 2025-10-31 | 7 | 31.5 | 36.3 | 115.2 |  | 36.3 | 1 | 115.238
24603 - FLORA - PARQUE CENTRAL LOS ROBLES | 671 | 4500 | Pilote 15, torre 1 | 2025-10-23 | 2025-10-30 | 7 | 31.5 | 29 | 92.1 |  | 29 | 1 | 92.063
24603 - FLORA - PARQUE CENTRAL LOS ROBLES | 668 | 4500 | Pilote 33 torre 1 | 2025-10-22 | 2025-10-29 | 7 | 31.5 | 25.9 | 82.2 |  | 25.9 | 1 | 82.222
24603 - FLORA - PARQUE CENTRAL LOS ROBLES | 663 | 4500 | Pilote 19 Torre 1 | 2025-10-21 | 2025-10-28 | 7 | 31.5 | 31 | 98.4 |  | 31 | 1 | 98.413
24603 - FLORA - PARQUE CENTRAL LOS ROBLES | 662 | 4500 | Pilote 47 Torre 1 | 2025-10-21 | 2025-10-28 | 7 | 31.5 | 29.9 | 94.9 |  | 29.9 | 1 | 94.921
24603 - FLORA - PARQUE CENTRAL LOS ROBLES | 659 | 4500 | Pilote 64 Torre 1 | 2025-10-20 | 2025-10-27 | 7 | 31.5 | 25.5 | 81 |  | 25.5 | 1 | 80.952
24603 - FLORA - PARQUE CENTRAL LOS ROBLES | 657 | 4500 | Pilote 21 torre 1 | 2025-10-18 | 2025-10-25 | 7 | 31.5 | 29.4 | 93.3 |  | 29.4 | 1 | 93.333
24603 - FLORA - PARQUE CENTRAL LOS ROBLES | 655 | 4500 | Pilote 4 Torre 2 | 2025-10-18 | 2025-10-25 | 7 | 31.5 | 21.6 | 68.6 |  | 21.6 | 1 | 68.571
24603 - FLORA - PARQUE CENTRAL LOS ROBLES | 650 | 4500 | Pilote 40 torre 1 | 2025-10-17 | 2025-10-23 | 7 | 31.5 | 33.2 | 105.4 |  | 33.2 | 1 | 105.397
24603 - FLORA - PARQUE CENTRAL LOS ROBLES | 649 | 4500 | Pilote 60 torre 2 | 2025-10-17 | 2025-10-23 | 7 | 31.5 | 32 | 101.6 |  | 32 | 1 | 101.587
24603 - FLORA - PARQUE CENTRAL LOS ROBLES | 646 | 4500 | Pilote 13 torre 1 | 2025-10-16 | 2025-10-23 | 7 | 31.5 | 25.9 | 82.2 |  | 25.9 | 1 | 82.222
24603 - FLORA - PARQUE CENTRAL LOS ROBLES | 643 | 4500 | Pilote 65 torre 1 | 2025-10-15 | 2025-10-22 | 7 | 31.5 | 34.1 | 108.3 |  | 34.1 | 1 | 108.254
24603 - FLORA - PARQUE CENTRAL LOS ROBLES | 633 | 4500 | Pilote 49 torre 1 | 2025-10-09 | 2025-10-16 | 7 | 31.5 | 21.5 | 68.3 |  | 21.5 | 1 | 68.254
24603 - FLORA - PARQUE CENTRAL LOS ROBLES | 629 | 4500 | Pilote 23 torre 1 | 2025-10-08 | 2025-10-15 | 7 | 31.5 | 30.2 | 95.9 |  | 30.2 | 1 | 95.873
24603 - FLORA - PARQUE CENTRAL LOS ROBLES | 638 | 4500 | Pilote 34 torre 1 | 2025-10-11 | 2025-10-18 | 7 | 31.5 | 26.3 | 83.5 |  | 26.3 | 1 | 83.492
24603 - FLORA - PARQUE CENTRAL LOS ROBLES | 637 | 4500 | Pilote 16 torre 1 | 2025-10-11 | 2025-10-18 | 7 | 31.5 | 29.4 | 93.3 |  | 29.4 | 1 | 93.333
24603 - FLORA - PARQUE CENTRAL LOS ROBLES | 636 | 4500 | Pilote 66 torre 1 | 2025-10-10 | 2025-10-17 | 7 | 31.5 | 26.4 | 83.8 |  | 26.4 | 1 | 83.81
24603 - FLORA - PARQUE CENTRAL LOS ROBLES | 635 | 4500 | Pilote 27 torre 2 | 2025-10-10 | 2025-10-17 | 7 | 31.5 | 26.3 | 83.5 |  | 26.3 | 1 | 83.492
24603 - FLORA - PARQUE CENTRAL LOS ROBLES | 625 | 4500 | Pilote 11, torre 1 | 2025-10-07 | 2025-10-14 | 7 | 31.5 | 23.9 | 75.9 |  | 23.9 | 1 | 75.873
24603 - FLORA - PARQUE CENTRAL LOS ROBLES | 621 | 4500 | Pilote 57 Torre 1 | 2025-10-06 | 2025-10-13 | 7 | 31.5 | 29.3 | 93 |  | 29.3 | 1 | 93.016
24603 - FLORA - PARQUE CENTRAL LOS ROBLES | 614 | 4500 | Pilote 12, torre 1 | 2025-10-03 | 2025-10-10 | 7 | 31.5 | 26.1 | 82.9 |  | 26.1 | 1 | 82.857
24603 - FLORA - PARQUE CENTRAL LOS ROBLES | 600 | 4500 | Pilote 28 torre 1 | 2025-09-26 | 2025-10-03 | 7 | 31.5 | 20.7 | 65.7 |  | 20.7 | 1 | 65.714
24603 - FLORA - PARQUE CENTRAL LOS ROBLES | 598 | 4500 | Pilote 58 torre 1 | 2025-09-25 | 2025-10-02 | 7 | 31.5 | 23.7 | 75.2 |  | 23.7 | 1 | 75.238
24603 - FLORA - PARQUE CENTRAL LOS ROBLES | 597 | 4500 | Pilote 02 torre 1 | 2025-09-25 | 2025-10-02 | 7 | 31.5 | 17.4 | 55.2 |  | 17.4 | 1 | 55.238
24603 - FLORA - PARQUE CENTRAL LOS ROBLES | 592 | 4500 | Pilote 12 torre 1 | 2025-09-24 | 2025-10-01 | 7 | 31.5 | 23 | 73 |  | 23 | 1 | 73.016
24603 - FLORA - PARQUE CENTRAL LOS ROBLES | 590 | 4500 | Pilote 14 torre 1 | 2025-09-23 | 2025-09-30 | 7 | 31.5 | 25.8 | 81.9 |  | 25.8 | 1 | 81.905
24603 - FLORA - PARQUE CENTRAL LOS ROBLES | 588 | 4500 | Pilote 59 torre 1 | 2025-09-22 | 2025-09-29 | 7 | 31.5 | 21.2 | 67.3 |  | 21.2 | 1 | 67.302
24603 - FLORA - PARQUE CENTRAL LOS ROBLES | 586 | 4500 | Pilote 18 torre 1 | 2025-09-20 | 2025-09-27 | 7 | 31.5 | 18.3 | 58.1 |  | 18.3 | 1 | 58.095
24603 - FLORA - PARQUE CENTRAL LOS ROBLES | 583 | 4500 | Pilote 01 Torre 1 | 2025-09-19 | 2025-09-26 | 7 | 31.5 | 21.3 | 67.6 |  | 21.3 | 1 | 67.619
24603 - FLORA - PARQUE CENTRAL LOS ROBLES | 579 | 4500 | Pilote 24 torre 1 | 2025-09-18 | 2025-09-25 | 7 | 31.5 | 23.7 | 75.2 |  | 23.7 | 1 | 75.238
24603 - FLORA - PARQUE CENTRAL LOS ROBLES | 571 | 4500 | Pilote 09 torre 1 | 2025-09-15 | 2025-09-22 | 7 | 31.5 | 25.6 | 81.3 |  | 25.6 | 1 | 81.27
24603 - FLORA - PARQUE CENTRAL LOS ROBLES | 576 | 4500 | Pilote 10 torre 1 | 2025-09-17 | 2025-09-24 | 7 | 31.5 | 25 | 79.4 |  | 25 | 1 | 79.365
24603 - FLORA - PARQUE CENTRAL LOS ROBLES | 575 | 4500 | Pilote 54 torre 1 | 2025-09-16 | 2025-09-23 | 7 | 31.5 | 35.8 | 113.7 |  | 35.8 | 1 | 113.651
24603 - FLORA - PARQUE CENTRAL LOS ROBLES | 569 | 4500 | Pilote 60 torre 1 | 2025-09-12 | 2025-09-19 | 7 | 31.5 | 39.6 | 125.7 |  | 39.6 | 1 | 125.714
24603 - FLORA - PARQUE CENTRAL LOS ROBLES | 567 | 4500 | Pilote 22 torre 1 | 2025-09-12 | 2025-09-19 | 7 | 31.5 | 25.7 | 81.6 |  | 25.7 | 1 | 81.587
24603 - FLORA - PARQUE CENTRAL LOS ROBLES | 566 | 4500 | Pilote 8 torre 1 | 2025-09-12 | 2025-09-19 | 7 | 31.5 | 24.3 | 77.1 |  | 24.3 | 1 | 77.143
24603 - FLORA - PARQUE CENTRAL LOS ROBLES | 563 | 4500 | Pilote 74 torre 2 | 2025-09-11 | 2025-09-18 | 7 | 31.5 | 30.1 | 95.6 |  | 30.1 | 1 | 95.556
24603 - FLORA - PARQUE CENTRAL LOS ROBLES | 549 | 4500 | Pilote 48 torre 1 | 2025-09-05 | 2025-09-12 | 7 | 31.5 | 20.7 | 65.7 |  | 20.7 | 1 | 65.714
24603 - FLORA - PARQUE CENTRAL LOS ROBLES | 547 | 4500 | Pilote 5 torre 1 | 2025-09-04 | 2025-09-11 | 7 | 31.5 | 20.7 | 65.7 |  | 20.7 | 1 | 65.714
24603 - FLORA - PARQUE CENTRAL LOS ROBLES | 546 | 4500 | Pilote 34 torre 2 | 2025-09-04 | 2025-09-11 | 7 | 31.5 | 20.8 | 66 |  | 20.8 | 1 | 66.032
24603 - FLORA - PARQUE CENTRAL LOS ROBLES | 543 | 4500 | Pilote 56 torre 2 | 2025-09-03 | 2025-09-10 | 7 | 31.5 | 24.2 | 76.8 |  | 24.2 | 1 | 76.825
24603 - FLORA - PARQUE CENTRAL LOS ROBLES | 540 | 4500 | Pilote 70 torre 2 | 2025-09-02 | 2025-09-09 | 7 | 31.5 | 25 | 79.4 |  | 25 | 1 | 79.365
24603 - FLORA - PARQUE CENTRAL LOS ROBLES | 537 | 4500 | Pilote 42 torre 2 | 2025-08-30 | 2025-09-06 | 7 | 31.5 | 32.7 | 103.8 |  | 32.7 | 1 | 103.81
24603 - FLORA - PARQUE CENTRAL LOS ROBLES | 534 | 4500 | Pilote 37 Torre 1 | 2025-08-29 | 2025-09-05 | 7 | 31.5 | 24 | 76.2 |  | 24 | 1 | 76.19
24603 - FLORA - PARQUE CENTRAL LOS ROBLES | 532 | 4500 | Pilote 04, torre 1 | 2025-08-28 | 2025-09-04 | 7 | 31.5 | 37.1 | 117.8 |  | 37.1 | 1 | 117.778
24603 - FLORA - PARQUE CENTRAL LOS ROBLES | 528 | 4500 | Pilote 69 torre 2 | 2025-08-28 | 2025-09-04 | 7 | 31.5 | 32 | 101.6 |  | 32 | 1 | 101.587
24603 - FLORA - PARQUE CENTRAL LOS ROBLES | 524 | 4500 | Pilote 53, torre 1 | 2025-08-27 | 2025-09-03 | 7 | 31.5 | 29.8 | 94.6 |  | 29.8 | 1 | 94.603
24603 - FLORA - PARQUE CENTRAL LOS ROBLES | 523 | 4500 | Pilote 67, torre 2 | 2025-08-27 | 2025-09-03 | 7 | 31.5 | 30.7 | 97.5 |  | 30.7 | 1 | 97.46
24603 - FLORA - PARQUE CENTRAL LOS ROBLES | 520 | 4500 | Pilote 58, torre 2 | 2025-08-26 | 2025-09-02 | 7 | 31.5 | 31.5 | 100 |  | 31.5 | 1 | 100
24603 - FLORA - PARQUE CENTRAL LOS ROBLES | 1039 | Plástico | Placa T1, ejes 11-13 / A-L | 2026-05-08 | 2026-05-15 | 7 | 31 | 21.3 | 68.7 | PLACA | 21.3 | 1 | 68.71
24603 - FLORA - PARQUE CENTRAL LOS ROBLES | 1031 | Plástico | Placa ejes 8-11 / A-L, cimentación T1 | 2026-05-05 | 2026-05-12 | 7 | 31 | 22.5 | 72.6 | PLACA | 22.5 | 1 | 72.581
24603 - FLORA - PARQUE CENTRAL LOS ROBLES | 1018 | Plástico | Placa T1, piso 1, ejes 4-8 / A-L | 2026-04-27 | 2026-05-04 | 7 | 31 | 29.5 | 95.2 | PLACA | 29.5 | 1 | 95.161
24603 - FLORA - PARQUE CENTRAL LOS ROBLES | 1014 | Plástico | Cimentación T1, ejes 11-15 / A-L | 2026-04-24 | 2026-05-01 | 7 | 31 | 29 | 93.5 |  | 29 | 1 | 93.548
24603 - FLORA - PARQUE CENTRAL LOS ROBLES | 1013 | Plástico | Cimentación T1, ejes 11-15 / A-L | 2026-04-24 | 2026-05-01 | 7 | 31 | 29.1 | 93.9 |  | 29.1 | 1 | 93.871
24603 - FLORA - PARQUE CENTRAL LOS ROBLES | 1011 | Plástico | Cimentación T1, placa ejes 1-4 / A-L | 2026-04-22 | 2026-04-29 | 7 | 31 | 27.1 | 87.4 | PLACA | 27.1 | 1 | 87.419
24603 - FLORA - PARQUE CENTRAL LOS ROBLES | 1003 | Plástico | Vigas de cimentación, ejes 7-11 / A-L, T1 | 2026-04-18 | 2026-04-25 | 7 | 31 | 29.3 | 94.5 |  | 29.3 | 1 | 94.516
24603 - FLORA - PARQUE CENTRAL LOS ROBLES | 1002 | Plástico | Vigas de cimentación, ejes 7-11 / A-L, T1 | 2026-04-18 | 2026-04-25 | 7 | 31 | 28.2 | 91 |  | 28.2 | 1 | 90.968
24603 - FLORA - PARQUE CENTRAL LOS ROBLES | 992 | Plástico | Cimentación T1, eje 4-8 / A-L | 2026-04-13 | 2026-04-20 | 7 | 31 | 25.7 | 82.9 |  | 25.7 | 1 | 82.903
24603 - FLORA - PARQUE CENTRAL LOS ROBLES | 991 | Plástico | Cimentación T1, eje 4-8 / A-L | 2026-04-13 | 2026-04-20 | 7 | 31 | 24.5 | 79 |  | 24.5 | 1 | 79.032
24603 - FLORA - PARQUE CENTRAL LOS ROBLES | 976 | Plástico | Vigas de cimentación T1, ejes 1-4 / A-L | 2026-03-26 | 2026-04-02 | 7 | 31 | 30 | 96.8 |  | 30 | 1 | 96.774
24603 - FLORA - PARQUE CENTRAL LOS ROBLES | 975 | Plástico | Vigas de cimentación T1, ejes 1-4 / A-L | 2026-03-26 | 2026-04-02 | 7 | 31 | 30 | 96.8 |  | 30 | 1 | 96.774
24603 - FLORA - PARQUE CENTRAL LOS ROBLES | 974 | Plástico | Vigas de cimentación T1, ejes 1-4 / A-L | 2026-03-26 | 2026-04-02 | 7 | 31 | 29.4 | 94.8 |  | 29.4 | 1 | 94.839
24603 - FLORA - PARQUE CENTRAL LOS ROBLES | 965 | Plástico | Placa T2, eje 1-5 / A-L y 5-7 / B-E Piso 1 | 2026-03-17 | 2026-03-24 | 7 | 31 | 25.7 | 82.9 | PLACA | 25.7 | 1 | 82.903
24603 - FLORA - PARQUE CENTRAL LOS ROBLES | 959 | Plástico | Cimentación T2, ejes 7-9 / H-L | 2026-03-13 | 2026-03-20 | 7 | 31 | 29.9 | 96.5 |  | 29.9 | 1 | 96.452
24603 - FLORA - PARQUE CENTRAL LOS ROBLES | 950 | Industrializado | Cimentación T2, ejes 4-1 / A-L | 2026-03-07 | 2026-03-14 | 7 | 31 | 25.4 | 81.9 |  | 25.4 | 1 | 81.935
24603 - FLORA - PARQUE CENTRAL LOS ROBLES | 949 | Plástico | Cimentación T2, ejes 4-1 / A-L | 2026-03-07 | 2026-03-14 | 7 | 31 | 26.1 | 84.2 |  | 26.1 | 1 | 84.194
24603 - FLORA - PARQUE CENTRAL LOS ROBLES | 945 | Plástico | Cimentación T2, ejes 7 al 4 | 2026-03-03 | 2026-03-10 | 7 | 31 | 25.2 | 81.3 |  | 25.2 | 1 | 81.29
24603 - FLORA - PARQUE CENTRAL LOS ROBLES | 944 | Plástico | Cimentación T2, ejes 7 al 4 | 2026-03-03 | 2026-03-10 | 7 | 31 | 29 | 93.5 |  | 29 | 1 | 93.548
24603 - FLORA - PARQUE CENTRAL LOS ROBLES | 943 | Plástico | Losa T2, ejes 15 al 9, piso 1 | 2026-02-28 | 2026-03-07 | 7 | 31 | 35.1 | 113.2 |  | 35.1 | 1 | 113.226
24603 - FLORA - PARQUE CENTRAL LOS ROBLES | 931 | Plástico | Base recalces T2, ejes 6 - 5 y parte del 4 | 2026-02-19 | 2026-02-26 | 7 | 31 | 26.9 | 86.8 |  | 26.9 | 1 | 86.774
24603 - FLORA - PARQUE CENTRAL LOS ROBLES | 928 | Plástico | Vigas de cimentación T2, ejes 9-7 / L-A | 2026-02-17 | 2026-02-24 | 7 | 31 | 26.5 | 85.5 |  | 26.5 | 1 | 85.484
24603 - FLORA - PARQUE CENTRAL LOS ROBLES | 925 | Plástico | Viga de cimentación T2, ejes 9-7 / L-A | 2026-02-17 | 2026-02-24 | 7 | 31 | 27.9 | 90 |  | 27.9 | 1 | 90
24603 - FLORA - PARQUE CENTRAL LOS ROBLES | 918 | Tremie | Pilote 21, T2 | 2026-02-07 | 2026-02-14 | 7 | 31 | 26.9 | 86.8 |  | 26.9 | 1 | 86.774
24603 - FLORA - PARQUE CENTRAL LOS ROBLES | 914 | Autocompactado | Pilote 31 torre 2 | 2026-02-05 | 2026-02-12 | 7 | 31 | 25.5 | 82.3 |  | 25.5 | 1 | 82.258
24603 - FLORA - PARQUE CENTRAL LOS ROBLES | 907 | Plástico | Vigas cimentación, ejes 9-11 / A-L, T2 | 2026-02-03 | 2026-02-10 | 7 | 31 | 30.3 | 97.7 |  | 30.3 | 1 | 97.742
24603 - FLORA - PARQUE CENTRAL LOS ROBLES | 906 | Tremie | Pilote 3, T2 | 2026-02-03 | 2026-02-10 | 7 | 31 | 18.8 | 60.6 |  | 18.8 | 1 | 60.645
24603 - FLORA - PARQUE CENTRAL LOS ROBLES | 905 | Plástico | Vigas cimentación, ejes 9-11 / A-L, T2 | 2026-02-03 | 2026-02-10 | 7 | 31 | 31.5 | 101.6 |  | 31.5 | 1 | 101.613
24603 - FLORA - PARQUE CENTRAL LOS ROBLES | 901 | Tremie | Pilote 45, T2 | 2026-02-02 | 2026-02-09 | 7 | 31 | 26.1 | 84.2 |  | 26.1 | 1 | 84.194
24603 - FLORA - PARQUE CENTRAL LOS ROBLES | 898 | Tremie | Pilote 20, T2 | 2026-01-30 | 2026-02-06 | 7 | 31 | 32.9 | 106.1 |  | 32.9 | 1 | 106.129
24603 - FLORA - PARQUE CENTRAL LOS ROBLES | 892 | No especificado | Pilote 44, T2 | 2026-01-28 | 2026-02-04 | 7 | 31 | 31.1 | 100.3 |  | 31.1 | 1 | 100.323
24603 - FLORA - PARQUE CENTRAL LOS ROBLES | 876 | Tremie | Pilote 30, T2 | 2026-01-22 | 2026-01-29 | 7 | 31 | 25.9 | 83.5 |  | 25.9 | 1 | 83.548
24603 - FLORA - PARQUE CENTRAL LOS ROBLES | 875 | Tremie | Pilote 2, T2 | 2026-01-21 | 2026-01-28 | 7 | 31 | 24.6 | 79.4 |  | 24.6 | 1 | 79.355
24603 - FLORA - PARQUE CENTRAL LOS ROBLES | 858 | Tremie | Pilote 1, T2 | 2026-01-16 | 2026-01-23 | 7 | 31 | 26.6 | 85.8 |  | 26.6 | 1 | 85.806
24603 - FLORA - PARQUE CENTRAL LOS ROBLES | 866 | Tremie | Pilote 55, T2 | 2026-01-20 | 2026-01-26 | 7 | 31 | 25.2 | 81.3 |  | 25.2 | 1 | 81.29
24603 - FLORA - PARQUE CENTRAL LOS ROBLES | 863 | Tremie | Pilote 78, T1 | 2026-01-17 | 2026-01-24 | 7 | 31 | 21.7 | 70 |  | 21.7 | 1 | 70
24603 - FLORA - PARQUE CENTRAL LOS ROBLES | 849 | Tremie | Pilote # 71, torre 1 | 2026-01-03 | 2026-01-10 | 7 | 31 | 24 | 77.4 |  | 24 | 1 | 77.419
24603 - FLORA - PARQUE CENTRAL LOS ROBLES | 847 | Tremie | Pilote # 74, torre 1 | 2025-12-30 | 2026-01-06 | 7 | 31 | 20.8 | 67.1 |  | 20.8 | 1 | 67.097
24603 - FLORA - PARQUE CENTRAL LOS ROBLES | 845 | Tremie | Pilote # 50, torre 1 | 2025-12-27 | 2026-01-03 | 7 | 31 | 27.5 | 88.7 |  | 27.5 | 1 | 88.71
24603 - FLORA - PARQUE CENTRAL LOS ROBLES | 843 | Tremie | Pilote # 79, torre 1 | 2025-12-26 | 2026-01-02 | 7 | 31 | 30.1 | 97.1 |  | 30.1 | 1 | 97.097
24603 - FLORA - PARQUE CENTRAL LOS ROBLES | 842 | Tremie | Pilote 80, T1 | 2025-12-23 | 2025-12-30 | 7 | 31 | 22.2 | 71.6 |  | 22.2 | 1 | 71.613
24603 - FLORA - PARQUE CENTRAL LOS ROBLES | 839 | Tremie | Pilote 41, T1 | 2025-12-20 | 2025-12-27 | 7 | 31 | 29.7 | 95.8 |  | 29.7 | 1 | 95.806
24603 - FLORA - PARQUE CENTRAL LOS ROBLES | 833 | Plástico | Cimentación T2 | 2025-12-19 | 2025-12-26 | 7 | 31 | 29.3 | 94.5 |  | 29.3 | 1 | 94.516
24603 - FLORA - PARQUE CENTRAL LOS ROBLES | 831 | Tremie | Pilote 46, T1 | 2025-12-19 | 2025-12-26 | 7 | 31 | 27.1 | 87.4 |  | 27.1 | 1 | 87.419
24603 - FLORA - PARQUE CENTRAL LOS ROBLES | 830 | Plástico | Cimentación T2 | 2025-12-19 | 2025-12-26 | 7 | 31 | 26.3 | 84.8 |  | 26.3 | 1 | 84.839
24603 - FLORA - PARQUE CENTRAL LOS ROBLES | 825 | Tremie | Pilote # 77, T1 | 2025-12-17 | 2025-12-24 | 7 | 31 | 25.3 | 81.6 |  | 25.3 | 1 | 81.613
24603 - FLORA - PARQUE CENTRAL LOS ROBLES | 819 | Autocompactado | Muros T4, piso 24, ejes 1-2 / A-F y T3, piso 24, ejes 8-12 / A-F | 2025-12-15 | 2025-12-22 | 7 | 31 | 36.8 | 118.7 | MURO | 36.8 | 1 | 118.71
24603 - FLORA - PARQUE CENTRAL LOS ROBLES | 816 | Tremie | Pilote # 55, T1 | 2025-12-15 | 2025-12-22 | 7 | 31 | 37.1 | 119.7 |  | 37.1 | 1 | 119.677
24603 - FLORA - PARQUE CENTRAL LOS ROBLES | 990 | Autocompactado | Muros sobre recorrido ascensor T3 | 2026-04-11 | 2026-04-18 | 7 | 28 | 25 | 89.3 | MURO | 25 | 1 | 89.286
24603 - FLORA - PARQUE CENTRAL LOS ROBLES | 983 | Autocompactado | Muros sobre recorrido, ascensor T4 | 2026-04-08 | 2026-04-15 | 7 | 28 | 29.2 | 104.3 | MURO | 29.2 | 1 | 104.286
24603 - FLORA - PARQUE CENTRAL LOS ROBLES | 971 | Autocompactado | Antepechos T3 | 2026-03-24 | 2026-03-31 | 7 | 28 | 24.6 | 87.9 |  | 24.6 | 1 | 87.857
24603 - FLORA - PARQUE CENTRAL LOS ROBLES | 970 | Autocompactado | Muros de escaleras cubierta T3, ejes 1-3 / H-E | 2026-03-21 | 2026-03-28 | 7 | 28 | 23.3 | 83.2 | MURO | 23.3 | 1 | 83.214
24603 - FLORA - PARQUE CENTRAL LOS ROBLES | 963 | Autocompactante | Muros de ascensor T3, ejes 7-9 / I-F | 2026-03-17 | 2026-03-24 | 7 | 28 | 31.4 | 112.1 | MURO | 31.4 | 1 | 112.143
24603 - FLORA - PARQUE CENTRAL LOS ROBLES | 961 | Autocompactante | Muros T2, ejes 12-15 / A-L, piso 1 | 2026-03-14 | 2026-03-21 | 7 | 28 | 21.5 | 76.8 | MURO | 21.5 | 1 | 76.786
24603 - FLORA - PARQUE CENTRAL LOS ROBLES | 958 | Plástico | Muros tanque RCI, plataforma 1 | 2026-03-11 | 2026-03-18 | 7 | 28 | 25.6 | 91.4 | MURO | 25.6 | 1 | 91.429
24603 - FLORA - PARQUE CENTRAL LOS ROBLES | 956 | Autocompactado | Muros cubierta T4 de escaleras | 2026-03-10 | 2026-03-17 | 7 | 28 | 28.9 | 103.2 | MURO | 28.9 | 1 | 103.214
24603 - FLORA - PARQUE CENTRAL LOS ROBLES | 941 | Plástico | Base tanque RCI plataforma 1 | 2026-02-27 | 2026-03-06 | 7 | 28 | 31.3 | 111.8 |  | 31.3 | 1 | 111.786
24603 - FLORA - PARQUE CENTRAL LOS ROBLES | 939 | Autocompactado | Muros T3, piso 27, ejes 1-4 / A-L | 2026-02-26 | 2026-03-05 | 7 | 28 | 25.5 | 91.1 | MURO | 25.5 | 1 | 91.071
24603 - FLORA - PARQUE CENTRAL LOS ROBLES | 938 | No especificado | Muros T3, piso 27, ejes 4-8 / G-L | 2026-02-25 | 2026-03-04 | 7 | 28 | 30.1 | 107.5 | MURO | 30.1 | 1 | 107.5
24603 - FLORA - PARQUE CENTRAL LOS ROBLES | 935 | No especificado | Muros T3, piso 27, ejes 4-8 / A-F | 2026-02-24 | 2026-03-03 | 7 | 28 | 27.2 | 97.1 | MURO | 27.2 | 1 | 97.143
24603 - FLORA - PARQUE CENTRAL LOS ROBLES | 933 | Autocompactado | Muros T3, piso 27, ejes 8-12 / G-L | 2026-02-20 | 2026-02-27 | 7 | 28 | 26.9 | 96.1 | MURO | 26.9 | 1 | 96.071
24603 - FLORA - PARQUE CENTRAL LOS ROBLES | 932 | Autocompactado | Muros T3, piso 27, ejes 8-12 / A-F | 2026-02-19 | 2026-02-26 | 7 | 28 | 25.9 | 92.5 | MURO | 25.9 | 1 | 92.5
24603 - FLORA - PARQUE CENTRAL LOS ROBLES | 929 | Autocompactado | Muros T4, piso 27, ejes 1-5 / G-L | 2026-02-18 | 2026-02-25 | 7 | 28 | 22.7 | 81.1 | MURO | 22.7 | 1 | 81.071
24603 - FLORA - PARQUE CENTRAL LOS ROBLES | 924 | Autocompactado | Muros T4, piso 27, ejes 1-4 /A-F | 2026-02-16 | 2026-02-23 | 7 | 28 | 31.3 | 111.8 | MURO | 31.3 | 1 | 111.786
24603 - FLORA - PARQUE CENTRAL LOS ROBLES | 922 | Autocompactado | Muros T4, piso 27, ejes 5-10 / G-L | 2026-02-12 | 2026-02-19 | 7 | 28 | 25.6 | 91.4 | MURO | 25.6 | 1 | 91.429
24603 - FLORA - PARQUE CENTRAL LOS ROBLES | 920 | Autocompactado | Muros T4, piso 27, ejes 5-10 / A-F | 2026-02-10 | 2026-02-17 | 7 | 28 | 28.3 | 101.1 | MURO | 28.3 | 1 | 101.071
24603 - FLORA - PARQUE CENTRAL LOS ROBLES | 916 | Autocompactado | Muros torre 3 piso 26, Ejes 1-4 /A-L | 2026-02-05 | 2026-02-12 | 7 | 28 | 26.4 | 94.3 | MURO | 26.4 | 1 | 94.286
24603 - FLORA - PARQUE CENTRAL LOS ROBLES | 912 | Autocompactado | Muros torre 3 piso 26, Ejes 4-8 / G-L | 2026-02-04 | 2026-02-11 | 7 | 28 | 26.3 | 93.9 | MURO | 26.3 | 1 | 93.929
24603 - FLORA - PARQUE CENTRAL LOS ROBLES | 908 | Autocompactado | Muros torre 3 piso 26, Ejes 4-8 / A-F | 2026-02-03 | 2026-02-10 | 7 | 28 | 23.9 | 85.4 | MURO | 23.9 | 1 | 85.357
24603 - FLORA - PARQUE CENTRAL LOS ROBLES | 903 | Autocompactado | Muros T3, piso 26, ejes 8-12 / G-L | 2026-02-02 | 2026-02-09 | 7 | 28 | 27.8 | 99.3 | MURO | 27.8 | 1 | 99.286
24603 - FLORA - PARQUE CENTRAL LOS ROBLES | 900 | Autocompactado | Muros T3, piso 26, ejes 8-12 / A-F | 2026-01-31 | 2026-02-07 | 7 | 28 | 29.2 | 104.3 | MURO | 29.2 | 1 | 104.286
24603 - FLORA - PARQUE CENTRAL LOS ROBLES | 897 | Autocompactado | Muros torre 4 piso 26, ejes 1-5 / G-L | 2026-01-30 | 2026-02-06 | 7 | 28 | 27.1 | 96.8 | MURO | 27.1 | 1 | 96.786
24603 - FLORA - PARQUE CENTRAL LOS ROBLES | 894 | Autocompactado | Muros torre 4 piso 26, ejes 1-5 / A-F | 2026-01-29 | 2026-02-05 | 7 | 28 | 33.1 | 118.2 | MURO | 33.1 | 1 | 118.214
24603 - FLORA - PARQUE CENTRAL LOS ROBLES | 891 | No especificado | Muros T4, piso 26, ejes 5-10 / G-L | 2026-01-28 | 2026-02-04 | 7 | 28 | 28.9 | 103.2 | MURO | 28.9 | 1 | 103.214
24603 - FLORA - PARQUE CENTRAL LOS ROBLES | 890 | No especificado | Muros T4, piso 26, ejes 5-10 / A-F | 2026-01-27 | 2026-02-03 | 7 | 28 | 33.5 | 119.6 | MURO | 33.5 | 1 | 119.643
24603 - FLORA - PARQUE CENTRAL LOS ROBLES | 887 | Autocompactado | Muros torre 3, Piso 25, Ejes 1-4 / A-L | 2026-01-26 | 2026-02-02 | 7 | 28 | 32.8 | 117.1 | MURO | 32.8 | 1 | 117.143
24603 - FLORA - PARQUE CENTRAL LOS ROBLES | 885 | Autocompactado | Muros torre 3, Piso 25, Ejes 2-7 / L-G | 2026-01-24 | 2026-01-31 | 7 | 28 | 30.1 | 107.5 | MURO | 30.1 | 1 | 107.5
24603 - FLORA - PARQUE CENTRAL LOS ROBLES | 880 | Autocompactado | Muros torre 3, Piso 25, Ejes 2-7 / A-F | 2026-01-23 | 2026-01-30 | 7 | 28 | 34 | 121.4 | MURO | 34 | 1 | 121.429
24603 - FLORA - PARQUE CENTRAL LOS ROBLES | 877 | Autocompactado | Muros T3, piso 25, ejes 7-9 / F-L y 7-8 / A-F | 2026-01-22 | 2026-01-29 | 7 | 28 | 24.7 | 88.2 | MURO | 24.7 | 1 | 88.214
24603 - FLORA - PARQUE CENTRAL LOS ROBLES | 874 | Autocompactado | Muros T3, piso 25, ejes 8-12 / G-L | 2026-01-21 | 2026-01-28 | 7 | 28 | 32.5 | 116.1 | MURO | 32.5 | 1 | 116.071
24603 - FLORA - PARQUE CENTRAL LOS ROBLES | 871 | Plástico | Viga andén, ejes 1-4 / D-E, salón comunal | 2026-01-21 | 2026-01-28 | 7 | 28 | 26.5 | 94.6 |  | 26.5 | 1 | 94.643
24603 - FLORA - PARQUE CENTRAL LOS ROBLES | 868 | Autocompactado | Muros T3, piso 25, ejes 8-12 / A-F | 2026-01-20 | 2026-01-27 | 7 | 28 | 30.4 | 108.6 | MURO | 30.4 | 1 | 108.571
24603 - FLORA - PARQUE CENTRAL LOS ROBLES | 862 | Autocompactado | Muros piso 25, T4, ejes 1-4 /A-F | 2026-01-17 | 2026-01-24 | 7 | 28 | 29 | 103.6 | MURO | 29 | 1 | 103.571
24603 - FLORA - PARQUE CENTRAL LOS ROBLES | 860 | Industrializado | Escaleras piso 21 y 22 T3 | 2026-01-17 | 2026-01-24 | 7 | 28 | 28.6 | 102.1 |  | 28.6 | 1 | 102.143
24603 - FLORA - PARQUE CENTRAL LOS ROBLES | 859 | Autocompactado | Muros T4, piso 25, ejes 4-6 / G-L | 2026-01-16 | 2026-01-23 | 7 | 28 | 25.2 | 90 | MURO | 25.2 | 1 | 90
24603 - FLORA - PARQUE CENTRAL LOS ROBLES | 865 | Autocompactado | Muros T4, piso 26, ejes 7-10 / A-F | 2026-01-19 | 2026-01-26 | 7 | 28 | 26.6 | 95 | MURO | 26.6 | 1 | 95
24603 - FLORA - PARQUE CENTRAL LOS ROBLES | 857 | Autocompactado | Muros torre 4 piso 25 ejes 6-10 / G-L | 2026-01-15 | 2026-01-22 | 7 | 28 | 29.3 | 104.6 | MURO | 29.3 | 1 | 104.643
24603 - FLORA - PARQUE CENTRAL LOS ROBLES | 838 | Industrializado | Escaleras piso 21 - 22 T3 | 2025-12-22 | 2025-12-29 | 7 | 28 | 30.7 | 109.6 |  | 30.7 | 1 | 109.643
24603 - FLORA - PARQUE CENTRAL LOS ROBLES | 829 | Autocompactado | Muros T3, piso 24, ejes 1-7 / G-L | 2025-12-18 | 2025-12-25 | 7 | 28 | 36.5 | 130.4 | MURO | 36.5 | 1 | 130.357
24603 - FLORA - PARQUE CENTRAL LOS ROBLES | 827 | Autocompactado | Muros T3, piso 24, ejes 1-8 / A-F | 2025-12-17 | 2025-12-24 | 7 | 28 | 37.1 | 132.5 | MURO | 37.1 | 1 | 132.5
24603 - FLORA - PARQUE CENTRAL LOS ROBLES | 812 | Industrializado | Placa torre 3 piso 24 ejes 1-8 / A-F y 8-12 / F-G | 2025-12-12 | 2025-12-19 | 7 | 28 | 41.2 | 147.1 | PLACA | 41.2 | 1 | 147.143
24603 - FLORA - PARQUE CENTRAL LOS ROBLES | 810 | Autocompactado | Muros torre 4 ejes 2-3 / A-F y 6-10 / 6-1 | 2025-12-12 | 2025-12-19 | 7 | 28 | 34.3 | 122.5 | MURO | 34.3 | 1 | 122.5
24603 - FLORA - PARQUE CENTRAL LOS ROBLES | 815 | Autocompactado | Muros torre 4 piso 24 ejes 1-6 / G-L | 2025-12-13 | 2025-12-20 | 7 | 28 | 41.9 | 149.6 | MURO | 41.9 | 1 | 149.643
24603 - FLORA - PARQUE CENTRAL LOS ROBLES | 814 | Industrializado | Placa torre 3 piso 24 ejes 1-8 / G-L | 2025-12-13 | 2025-12-20 | 7 | 28 | 38.4 | 137.1 | PLACA | 38.4 | 1 | 137.143
24603 - FLORA - PARQUE CENTRAL LOS ROBLES | 813 | Industrializado | Escaleras torre 3 Piso 19-20 | 2025-12-13 | 2025-12-20 | 7 | 28 | 36.6 | 130.7 |  | 36.6 | 1 | 130.714
24603 - FLORA - PARQUE CENTRAL LOS ROBLES | 823 | Autocompactado | Muros torre 3 piso 24 ejes 8-12 / G-L | 2025-12-16 | 2025-12-23 | 7 | 28 | 37.4 | 133.6 | MURO | 37.4 | 1 | 133.571
24603 - FLORA - PARQUE CENTRAL LOS ROBLES | 821 | Industrializado | Escaleras piso 22 al 23 Torre 4 | 2025-12-16 | 2025-12-23 | 7 | 28 | 32.8 | 117.1 |  | 32.8 | 1 | 117.143
24603 - FLORA - PARQUE CENTRAL LOS ROBLES | 808 | Autocompactado | Muros torre 4 ejes 3-10 / A-F Piso 24 | 2025-12-11 | 2025-12-18 | 7 | 28 | 30.6 | 109.3 | MURO | 30.6 | 1 | 109.286
24603 - FLORA - PARQUE CENTRAL LOS ROBLES | 803 | Industrializado | Placa torre 3 y torre 4 ejes 8-12 / G-L piso 24 torre 4 | 2025-12-09 | 2025-12-16 | 7 | 28 | 38.2 | 136.4 | PLACA | 38.2 | 1 | 136.429
24603 - FLORA - PARQUE CENTRAL LOS ROBLES | 799 | IN 4000 | Placa ejes 7-8 / A-F y 8-9 / G-L Piso 23 torre 3 | 2025-12-05 | 2025-12-12 | 7 | 28 | 39.9 | 142.5 | PLACA | 39.9 | 1 | 142.5
24603 - FLORA - PARQUE CENTRAL LOS ROBLES | 777 | IN 4000 | Placa ejes 1-3 / A-F Piso 23 torre 4 y ejes 8-12 / A-F Piso 23 torre 3 | 2025-11-28 | 2025-12-05 | 7 | 28 | 33.1 | 118.2 | PLACA | 33.1 | 1 | 118.214
24603 - FLORA - PARQUE CENTRAL LOS ROBLES | 780 | IN 4000 | Placa ejes 8-12 / A-F Piso 23 torre 3 y ejes 1-3 / A-F Piso 23 torre 4 | 2025-11-29 | 2025-12-06 | 7 | 28 | 33.8 | 120.7 | PLACA | 33.8 | 1 | 120.714
24603 - FLORA - PARQUE CENTRAL LOS ROBLES | 784 | IN 4000 | Placa ejes 1-8 / A-F Piso 23 torre 3 | 2025-12-01 | 2025-12-08 | 7 | 28 | 29.7 | 106.1 | PLACA | 29.7 | 1 | 106.071
24603 - FLORA - PARQUE CENTRAL LOS ROBLES | 787 | IN 4000 | Placa ejes 1-8 / G-L Piso 23 torre 3 | 2025-12-02 | 2025-12-09 | 7 | 28 | 34.1 | 121.8 | PLACA | 34.1 | 1 | 121.786
24603 - FLORA - PARQUE CENTRAL LOS ROBLES | 795 | IN 4000 | Placa ejes 1-3 / 10 / G-L Piso 24 torre 4 | 2025-12-04 | 2025-12-11 | 7 | 28 | 34.7 | 123.9 | PLACA | 34.7 | 1 | 123.929
24603 - FLORA - PARQUE CENTRAL LOS ROBLES | 792 | IN 4000 | Placa ejes 3-10 / A-F piso 24 torre 4 | 2025-12-03 | 2025-12-10 | 7 | 28 | 37.8 | 135 | PLACA | 37.8 | 1 | 135
24603 - FLORA - PARQUE CENTRAL LOS ROBLES | 766 | IN 4000 | Placa ejes 3-10 / A-F Piso 23 torre 4 | 2025-11-26 | 2025-12-03 | 7 | 28 | 33.9 | 121.1 | PLACA | 33.9 | 1 | 121.071
24603 - FLORA - PARQUE CENTRAL LOS ROBLES | 771 | IN 4000 | Placa ejes 3-10 / G-L Piso 23 torre 4 | 2025-11-27 | 2025-12-04 | 7 | 28 | 33.3 | 118.9 | PLACA | 33.3 | 1 | 118.929
24603 - FLORA - PARQUE CENTRAL LOS ROBLES | 759 | IN 4000 | Placa ejes 1-4 / A-L y 4-8 / F-L Piso 22 torre 3 | 2025-11-24 | 2025-12-01 | 7 | 28 | 32.8 | 117.1 | PLACA | 32.8 | 1 | 117.143
24603 - FLORA - PARQUE CENTRAL LOS ROBLES | 755 | IN 4000 | Muros ejes 1-4 / F-L Piso 21 torre 3 y ejes 5-7 / A-F Piso 22 torre 4 | 2025-11-21 | 2025-11-28 | 7 | 28 | 25.9 | 92.5 | MURO | 25.9 | 1 | 92.5
24603 - FLORA - PARQUE CENTRAL LOS ROBLES | 744 | IN 4000 | Placa ejes 3-10 / G-L Piso 22 torre 4 | 2025-11-18 | 2025-11-25 | 7 | 28 | 26.7 | 95.4 | PLACA | 26.7 | 1 | 95.357
24603 - FLORA - PARQUE CENTRAL LOS ROBLES | 750 | IN 4000 | Placa ejes 1-3 / G-L Piso 22 torre 4 y ejes 8-12 / F-L piso 22 torre 3 | 2025-11-20 | 2025-11-27 | 7 | 28 | 29.8 | 106.4 | PLACA | 29.8 | 1 | 106.429
24603 - FLORA - PARQUE CENTRAL LOS ROBLES | 747 | IN 4000 | Placa ejes 8-12 / A-F Piso 22 torre 3 | 2025-11-19 | 2025-11-26 | 7 | 28 | 28.2 | 100.7 | PLACA | 28.2 | 1 | 100.714
24603 - FLORA - PARQUE CENTRAL LOS ROBLES | 740 | IN-4000 | Placa ejes 3-10 / A-F Piso 22 torre 4 | 2025-11-15 | 2025-11-22 | 7 | 28 | 25.9 | 92.5 | PLACA | 25.9 | 1 | 92.5
24603 - FLORA - PARQUE CENTRAL LOS ROBLES | 738 | IN-4000 | Placa ejes 1-4 / A-L y 4-6 / G-L Piso 21 torre 3 | 2025-11-14 | 2025-11-21 | 7 | 28 | 30.4 | 108.6 | PLACA | 30.4 | 1 | 108.571
24603 - FLORA - PARQUE CENTRAL LOS ROBLES | 731 | IN 4000 | Placa ejes 4-6 / A-F y 6-10 / G-L Piso 21 torre 3 | 2025-11-13 | 2025-11-20 | 7 | 28 | 28.8 | 102.9 | PLACA | 28.8 | 1 | 102.857
24603 - FLORA - PARQUE CENTRAL LOS ROBLES | 728 | IN 4000 | Placa ejes 6-9 / A-F y 10-12 / G-L Piso 21 torre 3 | 2025-11-12 | 2025-11-19 | 7 | 28 | 28.8 | 102.9 | PLACA | 28.8 | 1 | 102.857
24603 - FLORA - PARQUE CENTRAL LOS ROBLES | 723 | 4000 | Placa ejes 1-3 / A-L Piso 21 torre 4 | 2025-11-11 | 2025-11-18 | 7 | 28 | 24.6 | 87.9 | PLACA | 24.6 | 1 | 87.857
24603 - FLORA - PARQUE CENTRAL LOS ROBLES | 720 | IN 4000 | Placa piso 21 Torre 4 Eje 3-10 / G-L | 2025-11-10 | 2025-11-17 | 7 | 28 | 28.2 | 100.7 | PLACA | 28.2 | 1 | 100.714
24603 - FLORA - PARQUE CENTRAL LOS ROBLES | 708 | IN-4000 | Placa ejes 3-10 / A-F Piso 21 torre 4 | 2025-11-05 | 2025-11-12 | 7 | 28 | 32.9 | 117.5 | PLACA | 32.9 | 1 | 117.5
24603 - FLORA - PARQUE CENTRAL LOS ROBLES | 694 | 4000 | Placa ejes 8-12 / A-F | 2025-10-30 | 2025-11-06 | 7 | 28 | 31.8 | 113.6 | PLACA | 31.8 | 1 | 113.571
24603 - FLORA - PARQUE CENTRAL LOS ROBLES | 700 | IN 4000 | Placa ejes 1-8 / A-F Piso 20 torre 3 | 2025-11-01 | 2025-11-08 | 7 | 28 | 31.4 | 112.1 | PLACA | 31.4 | 1 | 112.143
24603 - FLORA - PARQUE CENTRAL LOS ROBLES | 697 | IN 4000 | Placa ejes 8-12 / G-L Piso 20 torre 4 y ejes 1-3 / A-F Piso 20 torre 3 | 2025-10-31 | 2025-11-07 | 7 | 28 | 35 | 125 | PLACA | 35 | 1 | 125
24603 - FLORA - PARQUE CENTRAL LOS ROBLES | 702 | IN 4000 | Placa ejes 1-8 / F Piso 20 torre 3 | 2025-11-04 | 2025-11-11 | 7 | 28 | 25.8 | 92.1 | PLACA | 25.8 | 1 | 92.143
24603 - FLORA - PARQUE CENTRAL LOS ROBLES | 691 | 4000 | Placa ejes 3-10 / G-L Piso 20 Torre 4 | 2025-10-29 | 2025-11-05 | 7 | 28 | 27.7 | 98.9 | PLACA | 27.7 | 1 | 98.929
24603 - FLORA - PARQUE CENTRAL LOS ROBLES | 687 | 4000 | Placa ejes 3-10 / H-F Piso 20 Torre 4 | 2025-10-28 | 2025-11-04 | 7 | 28 | 32.8 | 117.1 | PLACA | 32.8 | 1 | 117.143
24603 - FLORA - PARQUE CENTRAL LOS ROBLES | 681 | 4000 | Placa comunal eje 4 / D-G' | 2025-10-27 | 2025-11-03 | 7 | 28 | 26.4 | 94.3 | PLACA | 26.4 | 1 | 94.286
24603 - FLORA - PARQUE CENTRAL LOS ROBLES | 667 | P 4000 | Viga cimentación eje 3 - A-C | 2025-10-22 | 2025-10-29 | 7 | 28 | 23.6 | 84.3 |  | 23.6 | 1 | 84.286
24603 - FLORA - PARQUE CENTRAL LOS ROBLES | 615 | 4000 | Placa comercio 2 | 2025-10-03 | 2025-10-10 | 7 | 28 | 22.8 | 81.4 | PLACA | 22.8 | 1 | 81.429
24603 - FLORA - PARQUE CENTRAL LOS ROBLES | 582 | 4000 | Tanque SUDS Comercio 2 | 2025-09-19 | 2025-09-26 | 7 | 28 | 18.8 | 67.1 |  | 18.8 | 1 | 67.143
24603 - FLORA - PARQUE CENTRAL LOS ROBLES | 527 | 4000 | Tanque de aguas lluvias comercio 2 | 2025-08-28 | 2025-09-04 | 7 | 28 | 35.4 | 126.4 |  | 35.4 | 1 | 126.429
24603 - FLORA - PARQUE CENTRAL LOS ROBLES | 1107 | Plástico | Muro cabezal ejes 1 / H - K, plataforma 1 | 2026-06-09 | 2026-06-16 | 7 | 21 | 22.6 | 107.6 | MURO | 22.6 | 1 | 107.619
24603 - FLORA - PARQUE CENTRAL LOS ROBLES | 1105 | Plástico | Viga cabezal ejes 1' / E-F y antepecho 1' / D, semisótano plataforma 1 | 2026-06-06 | 2026-06-13 | 7 | 21 | 20.9 | 99.5 |  | 20.9 | 1 | 99.524
24603 - FLORA - PARQUE CENTRAL LOS ROBLES | 1100 | Plástico | Viga cabezal ejes 1 / D-F, semisótano plataforma 1 | 2026-06-04 | 2026-06-11 | 7 | 21 | 18.1 | 86.2 |  | 18.1 | 1 | 86.19
24603 - FLORA - PARQUE CENTRAL LOS ROBLES | 1097 | Plástico | Antepecho ejes 1-2 / D, semisótano plataforma 1 | 2026-06-03 | 2026-06-10 | 7 | 21 | 18.7 | 89 |  | 18.7 | 1 | 89.048
24603 - FLORA - PARQUE CENTRAL LOS ROBLES | 1091 | Plástico | Antepechos ejes 2-4 / A, semisótano plataforma 1 | 2026-06-01 | 2026-06-08 | 7 | 21 | 17.5 | 83.3 |  | 17.5 | 1 | 83.333
24603 - FLORA - PARQUE CENTRAL LOS ROBLES | 1085 | Autocompactado | Columnas semisótano ejes 5-7 / H-I, plataforma 1 | 2026-05-28 | 2026-06-04 | 7 | 21 | 17.2 | 81.9 |  | 17.2 | 1 | 81.905
24603 - FLORA - PARQUE CENTRAL LOS ROBLES | 1074 | Plástico | Placa semisótano ejes 4-7 / J-G, plataforma 1 | 2026-05-26 | 2026-06-02 | 7 | 21 | 22.1 | 105.2 | PLACA | 22.1 | 1 | 105.238
24603 - FLORA - PARQUE CENTRAL LOS ROBLES | 1081 | Plástico | Viga cabezal semisótano ejes 1-2 / D plataforma 1 | 2026-05-27 | 2026-06-03 | 7 | 21 | 19.2 | 91.4 |  | 19.2 | 1 | 91.429
24603 - FLORA - PARQUE CENTRAL LOS ROBLES | 1079 | Autocompactado | Columnas semisótano ejes 1-3 / E-G, plataforma 1 | 2026-05-27 | 2026-06-03 | 7 | 21 | 20.3 | 96.7 |  | 20.3 | 1 | 96.667
24603 - FLORA - PARQUE CENTRAL LOS ROBLES | 1078 | Autocompactado | Columnas semisótano ejes 1-3 / E-G, plataforma 1 | 2026-05-26 | 2026-06-02 | 7 | 21 | 21.1 | 100.5 |  | 21.1 | 1 | 100.476
24603 - FLORA - PARQUE CENTRAL LOS ROBLES | 1072 | Plástico | Viga cabezal ejes 2-4 / D, semisótano plataforma 1 | 2026-05-25 | 2026-06-01 | 7 | 21 | 21.4 | 101.9 |  | 21.4 | 1 | 101.905
24603 - FLORA - PARQUE CENTRAL LOS ROBLES | 1067 | Autocompactado | Columnas ejes 1-3 / E-F, sótano plataforma 1 | 2026-05-22 | 2026-05-29 | 7 | 21 | 19.2 | 91.4 |  | 19.2 | 1 | 91.429
24603 - FLORA - PARQUE CENTRAL LOS ROBLES | 1062 | Plástico | Antepechos 1-1 / K piso 1, plataforma 1 | 2026-05-21 | 2026-05-28 | 7 | 21 | 20.8 | 99 |  | 20.8 | 1 | 99.048
24603 - FLORA - PARQUE CENTRAL LOS ROBLES | 1059 | Autocompactado | Columnas ejes 5-8 / E-G, semisótano plataforma 1 | 2026-05-20 | 2026-05-27 | 7 | 21 | 19.8 | 94.3 |  | 19.8 | 1 | 94.286
24603 - FLORA - PARQUE CENTRAL LOS ROBLES | 1057 | Plástico | Escalera sótano/ semisótano plataforma 1 | 2026-05-19 | 2026-05-26 | 7 | 21 | 18.5 | 88.1 |  | 18.5 | 1 | 88.095
24603 - FLORA - PARQUE CENTRAL LOS ROBLES | 1056 | C. Fluido | Columnas ejes 6-7 / E-F, semisótano plataforma 1 | 2026-05-16 | 2026-05-23 | 7 | 21 | 17.2 | 81.9 |  | 17.2 | 1 | 81.905
24603 - FLORA - PARQUE CENTRAL LOS ROBLES | 1053 | Plástico | Antepechos ejes 2-4 / K, plataforma 1 | 2026-05-16 | 2026-05-23 | 7 | 21 | 19.6 | 93.3 |  | 19.6 | 1 | 93.333
24603 - FLORA - PARQUE CENTRAL LOS ROBLES | 1049 | Plástico | Placa semisótano ejes 1-3 / D-G, plataforma 1 | 2026-05-15 | 2026-05-22 | 7 | 21 | 22.1 | 105.2 | PLACA | 22.1 | 1 | 105.238
24603 - FLORA - PARQUE CENTRAL LOS ROBLES | 1038 | Autocompactante | Columnas ejes 1-2 / E-G Sótano plataforma 1 | 2026-05-08 | 2026-05-15 | 7 | 21 | 18.4 | 87.6 |  | 18.4 | 1 | 87.619
24603 - FLORA - PARQUE CENTRAL LOS ROBLES | 1030 | Plástico | Placa semisótano ejes 5-7 / D-G, plataforma 1 | 2026-05-05 | 2026-05-12 | 7 | 21 | 23.4 | 111.4 | PLACA | 23.4 | 1 | 111.429
24603 - FLORA - PARQUE CENTRAL LOS ROBLES | 1029 | Plástico | Placa semisótano ejes 5-7 / D-G, plataforma 1 | 2026-05-05 | 2026-05-12 | 7 | 21 | 22.3 | 106.2 | PLACA | 22.3 | 1 | 106.19
24603 - FLORA - PARQUE CENTRAL LOS ROBLES | 1027 | Plástico | Viga cabezal, ejes 1 / I - K semisótano plataforma 1 | 2026-05-04 | 2026-05-11 | 7 | 21 | 15.7 | 74.8 |  | 15.7 | 1 | 74.762
24603 - FLORA - PARQUE CENTRAL LOS ROBLES | 1026 | C. Fluido | Columnas ejes 2-3 / E-F, sótano plataforma 1 | 2026-05-04 | 2026-05-11 | 7 | 21 | 16.4 | 78.1 |  | 16.4 | 1 | 78.095
24603 - FLORA - PARQUE CENTRAL LOS ROBLES | 1022 | Plástico | Cimentación ejes 1-3 / E-I, sótano plataforma 1 | 2026-04-28 | 2026-05-05 | 7 | 21 | 17 | 81 |  | 17 | 1 | 80.952
24603 - FLORA - PARQUE CENTRAL LOS ROBLES | 1021 | Plástico | Viga cabezal ejes 1-4 / K, semisótano plataforma 1 | 2026-04-28 | 2026-05-05 | 7 | 21 | 17.6 | 83.8 |  | 17.6 | 1 | 83.81
24603 - FLORA - PARQUE CENTRAL LOS ROBLES | 1020 | Plástico | Cimentación ejes 1-3 / E-I, sótano plataforma 1 | 2026-04-28 | 2026-05-05 | 7 | 21 | 16.8 | 80 |  | 16.8 | 1 | 80
24603 - FLORA - PARQUE CENTRAL LOS ROBLES | 1016 | Autocompactado | Columnas sótano ejes 7 / H-F, plataforma 1 | 2026-04-25 | 2026-05-02 | 7 | 21 | 16.5 | 78.6 |  | 16.5 | 1 | 78.571
24603 - FLORA - PARQUE CENTRAL LOS ROBLES | 1008 | Plástico | Cimentación ejes 3-4 / E-K, sótano plataforma 1 | 2026-04-21 | 2026-04-28 | 7 | 21 | 15.7 | 74.8 |  | 15.7 | 1 | 74.762
24603 - FLORA - PARQUE CENTRAL LOS ROBLES | 999 | Industrializado | Placa sobre recorrido ascensores T3 y T4 | 2026-04-16 | 2026-04-23 | 7 | 21 | 22.1 | 105.2 | PLACA | 22.1 | 1 | 105.238
24603 - FLORA - PARQUE CENTRAL LOS ROBLES | 989 | Plástico | Cimentación ejes 6-8 / E-I, plataforma 1 sótano | 2026-04-11 | 2026-04-18 | 7 | 21 | 17.7 | 84.3 |  | 17.7 | 1 | 84.286
24603 - FLORA - PARQUE CENTRAL LOS ROBLES | 988 | Plástico | Cimentación ejes 6-8 / E-I, plataforma 1 sótano | 2026-04-11 | 2026-04-18 | 7 | 21 | 20.8 | 99 |  | 20.8 | 1 | 99.048
24603 - FLORA - PARQUE CENTRAL LOS ROBLES | 984 | Industrializado | Placa cubierta escaleras, ascensor y set T3 | 2026-04-08 | 2026-04-15 | 7 | 21 | 33 | 157.1 | PLACA | 33 | 1 | 157.143
24603 - FLORA - PARQUE CENTRAL LOS ROBLES | 981 | Plástico | Viga cabezal, ejes 2-4 / K Semisótano plataforma 1 | 2026-04-01 | 2026-04-08 | 7 | 21 | 22.1 | 105.2 |  | 22.1 | 1 | 105.238
24603 - FLORA - PARQUE CENTRAL LOS ROBLES | 980 | Industrializado | Cubierta y escaleras ascensor T4 | 2026-03-31 | 2026-04-07 | 7 | 21 | 25.7 | 122.4 |  | 25.7 | 1 | 122.381
24603 - FLORA - PARQUE CENTRAL LOS ROBLES | 979 | Autocompactado | Columnas ejes 5-8 / K-I Sótano plataforma 1 | 2026-03-30 | 2026-04-06 | 7 | 21 | 18.4 | 87.6 |  | 18.4 | 1 | 87.619
24603 - FLORA - PARQUE CENTRAL LOS ROBLES | 973 | Plástico | Cimentación ejes 1-2 / K-L sótano plataforma 1 | 2026-03-25 | 2026-04-01 | 7 | 21 | 24.3 | 115.7 |  | 24.3 | 1 | 115.714
24603 - FLORA - PARQUE CENTRAL LOS ROBLES | 968 | Autocompactado | Columnas sótano, ejes 6-8 / G-D Plataforma 1 | 2026-03-20 | 2026-03-27 | 7 | 21 | 17.2 | 81.9 |  | 17.2 | 1 | 81.905
24603 - FLORA - PARQUE CENTRAL LOS ROBLES | 967 | Plástico | Cimentación sótano plataforma 1, ejes 1-2 / D-E | 2026-03-19 | 2026-03-26 | 7 | 21 | 21.6 | 102.9 |  | 21.6 | 1 | 102.857
24603 - FLORA - PARQUE CENTRAL LOS ROBLES | 964 | Fluido | Columnas plataforma 1, sótano, ejes 5-6 / I-E | 2026-03-17 | 2026-03-24 | 7 | 21 | 17.2 | 81.9 |  | 17.2 | 1 | 81.905
24603 - FLORA - PARQUE CENTRAL LOS ROBLES | 960 | Industrializado | Escaleras piso 27 a cubierta T4 | 2026-03-13 | 2026-03-20 | 7 | 21 | 20.4 | 97.1 |  | 20.4 | 1 | 97.143
24603 - FLORA - PARQUE CENTRAL LOS ROBLES | 957 | Industrializado | Placa cubierta T3, ejes 1-4 / A-L | 2026-03-11 | 2026-03-18 | 7 | 21 | 22.9 | 109 | PLACA | 22.9 | 1 | 109.048
24603 - FLORA - PARQUE CENTRAL LOS ROBLES | 955 | Industrializado | Antepechos y bordillos, cubierta T3, ejes 4-7 / A y 4-7 / L | 2026-03-10 | 2026-03-17 | 7 | 21 | 27.2 | 129.5 |  | 27.2 | 1 | 129.524
24603 - FLORA - PARQUE CENTRAL LOS ROBLES | 954 | Plástico | Cimentación plataforma 1, sótano, ejes 5-7 / A-G | 2026-03-10 | 2026-03-17 | 7 | 21 | 19.6 | 93.3 |  | 19.6 | 1 | 93.333
24603 - FLORA - PARQUE CENTRAL LOS ROBLES | 953 | Plástico | Cimentación plataforma 1, sótano, ejes 5-7 / K-G | 2026-03-10 | 2026-03-17 | 7 | 21 | 21.3 | 101.4 |  | 21.3 | 1 | 101.429
24603 - FLORA - PARQUE CENTRAL LOS ROBLES | 952 | Industrializado | Bordillos T3, ejes 8-12 / A-L | 2026-03-09 | 2026-03-16 | 7 | 21 | 27.2 | 129.5 |  | 27.2 | 1 | 129.524
24603 - FLORA - PARQUE CENTRAL LOS ROBLES | 951 | Industrializado | Escaleras T3, piso 26 al 27 | 2026-03-09 | 2026-03-16 | 7 | 21 | 26.5 | 126.2 |  | 26.5 | 1 | 126.19
24603 - FLORA - PARQUE CENTRAL LOS ROBLES | 948 | Industrializado | Placa T3, cubierta, ejes 4-8 / A-L | 2026-03-06 | 2026-03-13 | 7 | 21 | 21.4 | 101.9 | PLACA | 21.4 | 1 | 101.905
24603 - FLORA - PARQUE CENTRAL LOS ROBLES | 947 | Industrializado | Muros antepechos cubierta T4 | 2026-03-05 | 2026-03-12 | 7 | 21 | 25.1 | 119.5 | MURO | 25.1 | 1 | 119.524
24603 - FLORA - PARQUE CENTRAL LOS ROBLES | 946 | Industrializado | Escaleras piso 27 a cubierta, ejes A-G / 10-9, T4 | 2026-03-05 | 2026-03-12 | 7 | 21 | 24.2 | 115.2 |  | 24.2 | 1 | 115.238
24603 - FLORA - PARQUE CENTRAL LOS ROBLES | 942 | Plástico | Cimentación sótano ejes 5-6 y parte del 4, plataforma 1 | 2026-02-27 | 2026-03-06 | 7 | 21 | 20.4 | 97.1 |  | 20.4 | 1 | 97.143
24603 - FLORA - PARQUE CENTRAL LOS ROBLES | 940 | Industrializado | Placa T3, cubierta ejes 8-12 / A-L | 2026-02-27 | 2026-03-06 | 7 | 21 | 23.6 | 112.4 | PLACA | 23.6 | 1 | 112.381
24603 - FLORA - PARQUE CENTRAL LOS ROBLES | 937 | No especificado | Escaleras T4, piso 26 a 27 | 2026-02-25 | 2026-03-04 | 7 | 21 | 22.6 | 107.6 |  | 22.6 | 1 | 107.619
24603 - FLORA - PARQUE CENTRAL LOS ROBLES | 936 | No especificado | Base torre grúa | 2026-02-24 | 2026-03-03 | 7 | 21 | 21.7 | 103.3 |  | 21.7 | 1 | 103.333
24603 - FLORA - PARQUE CENTRAL LOS ROBLES | 934 | No especificado | Placa T4, cubierta, ejes 1-5 / A-L | 2026-02-21 | 2026-02-28 | 7 | 21 | 24.3 | 115.7 | PLACA | 24.3 | 1 | 115.714
24603 - FLORA - PARQUE CENTRAL LOS ROBLES | 930 | Industrializado | Escaleras T3, piso 26 y 27 | 2026-02-19 | 2026-02-26 | 7 | 21 | 23.5 | 111.9 |  | 23.5 | 1 | 111.905
24603 - FLORA - PARQUE CENTRAL LOS ROBLES | 927 | Industrializado | Placa T4, cubierta ejes 5-10 / A-L | 2026-02-17 | 2026-02-24 | 7 | 21 | 24.3 | 115.7 | PLACA | 24.3 | 1 | 115.714
24603 - FLORA - PARQUE CENTRAL LOS ROBLES | 923 | Industrializado | Escaleras piso 25, 26, T3 | 2026-02-16 | 2026-02-23 | 7 | 21 | 32.3 | 153.8 |  | 32.3 | 1 | 153.81
24603 - FLORA - PARQUE CENTRAL LOS ROBLES | 921 | Industrializado | Placa T3, piso 27, ejes 1-4 / A-L | 2026-02-10 | 2026-02-17 | 7 | 21 | 26.1 | 124.3 | PLACA | 26.1 | 1 | 124.286
24603 - FLORA - PARQUE CENTRAL LOS ROBLES | 919 | Industrializado | Placa T3, piso 27, ejes 4-8 / G-L | 2026-02-09 | 2026-02-16 | 7 | 21 | 25.8 | 122.9 | PLACA | 25.8 | 1 | 122.857
24603 - FLORA - PARQUE CENTRAL LOS ROBLES | 917 | Industrializado | Placa torre 3 piso 27, Ejes 8-12 / G-L | 2026-02-06 | 2026-02-13 | 7 | 21 | 24.9 | 118.6 | PLACA | 24.9 | 1 | 118.571
24603 - FLORA - PARQUE CENTRAL LOS ROBLES | 915 | Industrializado | Placa torre 3 piso 27, Ejes 8-12 / F-K | 2026-02-05 | 2026-02-12 | 7 | 21 | 25.8 | 122.9 | PLACA | 25.8 | 1 | 122.857
24603 - FLORA - PARQUE CENTRAL LOS ROBLES | 913 | Industrializado | Placa torre 3 piso 27, Ejes 8-12 / A-F | 2026-02-04 | 2026-02-11 | 7 | 21 | 25.5 | 121.4 | PLACA | 25.5 | 1 | 121.429
24603 - FLORA - PARQUE CENTRAL LOS ROBLES | 911 | Plástico | Vigas andén, Ejes 1-4 / H-K, Plataforma 1 | 2026-02-04 | 2026-02-11 | 7 | 21 | 21.4 | 101.9 |  | 21.4 | 1 | 101.905
24603 - FLORA - PARQUE CENTRAL LOS ROBLES | 909 | Industrializado | Placa torre 4 piso 27, Ejes 1-5 / G-L | 2026-02-03 | 2026-02-10 | 7 | 21 | 31.3 | 149 | PLACA | 31.3 | 1 | 149.048
24603 - FLORA - PARQUE CENTRAL LOS ROBLES | 904 | Industrializado | Escaleras T3, piso 24 a piso 25 | 2026-02-03 | 2026-02-10 | 7 | 21 | 28.6 | 136.2 |  | 28.6 | 1 | 136.19
24603 - FLORA - PARQUE CENTRAL LOS ROBLES | 902 | Industrializado | Placa T4, piso 27, ejes 1-5 / A-F | 2026-02-02 | 2026-02-09 | 7 | 21 | 30.4 | 144.8 | PLACA | 30.4 | 1 | 144.762
24603 - FLORA - PARQUE CENTRAL LOS ROBLES | 899 | Industrializado | Placa T4, piso 27, ejes 5-10 / F-L | 2026-01-31 | 2026-02-07 | 7 | 21 | 29.3 | 139.5 | PLACA | 29.3 | 1 | 139.524
24603 - FLORA - PARQUE CENTRAL LOS ROBLES | 896 | Industrializado | Placa torre 4 piso 27, ejes 5-10 / A-E | 2026-01-30 | 2026-02-06 | 7 | 21 | 30.6 | 145.7 | PLACA | 30.6 | 1 | 145.714
24603 - FLORA - PARQUE CENTRAL LOS ROBLES | 895 | Industrializado | Escaleras torre 4 piso 24 al 25 | 2026-01-30 | 2026-02-06 | 7 | 21 | 20.3 | 96.7 |  | 20.3 | 1 | 96.667
24603 - FLORA - PARQUE CENTRAL LOS ROBLES | 893 | Industrializado | Placa torre 3 piso 26, ejes 1-4 / A-L | 2026-01-28 | 2026-02-04 | 7 | 21 | 29.4 | 140 | PLACA | 29.4 | 1 | 140
24603 - FLORA - PARQUE CENTRAL LOS ROBLES | 889 | No especificado | Placa T3, piso 26, ejes 4-8 / G-L | 2026-01-27 | 2026-02-03 | 7 | 21 | 27.8 | 132.4 | PLACA | 27.8 | 1 | 132.381
24603 - FLORA - PARQUE CENTRAL LOS ROBLES | 888 | No especificado | Viga andén, ejes 1-4 / F-H, plataforma 1 | 2026-01-27 | 2026-02-03 | 7 | 21 | 22.7 | 108.1 |  | 22.7 | 1 | 108.095
24603 - FLORA - PARQUE CENTRAL LOS ROBLES | 886 | Industrializado | Placa torre 3, Piso 26, Ejes 4-8/ A-F | 2026-01-26 | 2026-02-02 | 7 | 21 | 25.9 | 123.3 | PLACA | 25.9 | 1 | 123.333
24603 - FLORA - PARQUE CENTRAL LOS ROBLES | 884 | Industrializado | Placa torre 3, Piso 26, Ejes 8-12/F-L | 2026-01-24 | 2026-01-31 | 7 | 21 | 24.5 | 116.7 | PLACA | 24.5 | 1 | 116.667
24603 - FLORA - PARQUE CENTRAL LOS ROBLES | 882 | Industrializado | Escaleras torre 3, Piso 23 al 24 | 2026-01-23 | 2026-01-30 | 7 | 21 | 21.5 | 102.4 |  | 21.5 | 1 | 102.381
24603 - FLORA - PARQUE CENTRAL LOS ROBLES | 881 | Industrializado | Placa torre 3, Piso 26, Ejes 8-12 / A-F | 2026-01-23 | 2026-01-30 | 7 | 21 | 29.4 | 140 | PLACA | 29.4 | 1 | 140
24603 - FLORA - PARQUE CENTRAL LOS ROBLES | 878 | Industrializado | Placa torre 4, Piso 26 | 2026-01-22 | 2026-01-29 | 7 | 21 | 19.5 | 92.9 | PLACA | 19.5 | 1 | 92.857
24603 - FLORA - PARQUE CENTRAL LOS ROBLES | 873 | Industrializado | Placa T4, piso 26, ejes 1-5 / A-F | 2026-01-21 | 2026-01-28 | 7 | 21 | 24.6 | 117.1 | PLACA | 24.6 | 1 | 117.143
24603 - FLORA - PARQUE CENTRAL LOS ROBLES | 872 | Plástico | Viga andén, ejes 1-3 / D-F, plataforma 1 | 2026-01-21 | 2026-01-28 | 7 | 21 | 21.8 | 103.8 |  | 21.8 | 1 | 103.81
24603 - FLORA - PARQUE CENTRAL LOS ROBLES | 869 | Industrializado | Escaleras T4, piso 23 a 24 | 2026-01-21 | 2026-01-28 | 7 | 21 | 25.2 | 120 |  | 25.2 | 1 | 120
24603 - FLORA - PARQUE CENTRAL LOS ROBLES | 861 | Industrializado | Placa T3, piso 25, ejes 1-6 / G-L | 2026-01-17 | 2026-01-24 | 7 | 21 | 25.3 | 120.5 | PLACA | 25.3 | 1 | 120.476
24603 - FLORA - PARQUE CENTRAL LOS ROBLES | 867 | Industrializado | Placa T4, piso 26, ejes 5-10 / G-L | 2026-01-20 | 2026-01-26 | 7 | 21 | 25 | 119 | PLACA | 25 | 1 | 119.048
24603 - FLORA - PARQUE CENTRAL LOS ROBLES | 864 | Industrializado | Placa T4, piso 25, ejes 1-4 / G-L | 2026-01-19 | 2026-01-26 | 7 | 21 | 26.5 | 126.2 | PLACA | 26.5 | 1 | 126.19
24603 - FLORA - PARQUE CENTRAL LOS ROBLES | 856 | Industrializado | Placa torre 3 piso 25 ejes 6-8 / G-L | 2026-01-15 | 2026-01-22 | 7 | 21 | 25.3 | 120.5 | PLACA | 25.3 | 1 | 120.476
24603 - FLORA - PARQUE CENTRAL LOS ROBLES | 855 | Tremie | Pilote 6 comercio 1 y 4, Torre grúa | 2026-01-14 | 2026-01-21 | 7 | 21 | 17.5 | 83.3 |  | 17.5 | 1 | 83.333
24603 - FLORA - PARQUE CENTRAL LOS ROBLES | 854 | Tremie | Pilote torre grúa 2 y 3 | 2026-01-13 | 2026-01-20 | 7 | 21 | 13.7 | 65.2 |  | 13.7 | 1 | 65.238
24603 - FLORA - PARQUE CENTRAL LOS ROBLES | 853 | Tremie | Pilote 4, comercio 1 - Pilote 1, torre grúa 2 | 2026-01-09 | 2026-01-16 | 7 | 21 | 15.4 | 73.3 |  | 15.4 | 1 | 73.333
24603 - FLORA - PARQUE CENTRAL LOS ROBLES | 852 | Tremie | Pilote 2, comercio 1 - Pilote 3, comercio 1 | 2026-01-08 | 2026-01-15 | 7 | 21 | 12.7 | 60.5 |  | 12.7 | 1 | 60.476
24603 - FLORA - PARQUE CENTRAL LOS ROBLES | 851 | Tremie | Barrete 02, plataforma 1 | 2026-01-07 | 2026-01-14 | 7 | 21 | 11.7 | 55.7 |  | 11.7 | 1 | 55.714
24603 - FLORA - PARQUE CENTRAL LOS ROBLES | 850 | Tremie | Pilote 1 y pilote 5, comercio 1 | 2026-01-06 | 2026-01-13 | 7 | 21 | 11 | 52.4 |  | 11 | 1 | 52.381
24603 - FLORA - PARQUE CENTRAL LOS ROBLES | 848 | Tremie | Barrete 60 | 2026-01-03 | 2026-01-10 | 7 | 21 | 17.5 | 83.3 |  | 17.5 | 1 | 83.333
24603 - FLORA - PARQUE CENTRAL LOS ROBLES | 846 | Tremie | Pantalla M 61 | 2025-12-29 | 2026-01-05 | 7 | 21 | 18.3 | 87.1 |  | 18.3 | 1 | 87.143
24603 - FLORA - PARQUE CENTRAL LOS ROBLES | 844 | Tremie | Pantalla M 01, plataforma 1 | 2025-12-26 | 2026-01-02 | 7 | 21 | 22.1 | 105.2 |  | 22.1 | 1 | 105.238
24603 - FLORA - PARQUE CENTRAL LOS ROBLES | 841 | Tremie | Pantalla M 60 | 2025-12-23 | 2025-12-30 | 7 | 21 | 18.7 | 89 |  | 18.7 | 1 | 89.048
24603 - FLORA - PARQUE CENTRAL LOS ROBLES | 840 | Tremie | Pantalla M 58, plataforma 1 | 2025-12-20 | 2025-12-27 | 7 | 21 | 16.8 | 80 |  | 16.8 | 1 | 80
24603 - FLORA - PARQUE CENTRAL LOS ROBLES | 837 | C. Fluido | Columnas ejes 3-1 / A-C, piso 2 | 2025-12-20 | 2025-12-27 | 7 | 21 | 20.2 | 96.2 |  | 20.2 | 1 | 96.19
24603 - FLORA - PARQUE CENTRAL LOS ROBLES | 836 | Plástico | Cimentación ejes 6-8 / K - L, plataforma 1 | 2025-12-20 | 2025-12-27 | 7 | 21 | 20.7 | 98.6 |  | 20.7 | 1 | 98.571
24603 - FLORA - PARQUE CENTRAL LOS ROBLES | 835 | Industrializado | Muros T4, piso 25, ejes 5-10 / A-F | 2025-12-19 | 2025-12-26 | 7 | 21 | 29.5 | 140.5 | MURO | 29.5 | 1 | 140.476
24603 - FLORA - PARQUE CENTRAL LOS ROBLES | 834 | Industrializado | Placa T3, piso 25, ejes 1-8 / G-L | 2025-12-19 | 2025-12-26 | 7 | 21 | 28.5 | 135.7 | PLACA | 28.5 | 1 | 135.714
24603 - FLORA - PARQUE CENTRAL LOS ROBLES | 832 | Tremie | Barrete M 56 | 2025-12-19 | 2025-12-26 | 7 | 21 | 21.7 | 103.3 |  | 21.7 | 1 | 103.333
24603 - FLORA - PARQUE CENTRAL LOS ROBLES | 828 | Industrializado | Placa T4, piso 25, ejes 1-4 / F-G y ejes 8-12 / A-F, piso 25, T3 | 2025-12-18 | 2025-12-25 | 7 | 21 | 26.5 | 126.2 | PLACA | 26.5 | 1 | 126.19
24603 - FLORA - PARQUE CENTRAL LOS ROBLES | 826 | Industrializado | Placa T3, piso 25, ejes 1-3 / A-F y ejes 10-12 / A-L, T4, piso 25 | 2025-12-17 | 2025-12-24 | 7 | 21 | 23.9 | 113.8 | PLACA | 23.9 | 1 | 113.81
24603 - FLORA - PARQUE CENTRAL LOS ROBLES | 824 | Tremie | Pantalla M 57, plataforma 1 | 2025-12-17 | 2025-12-24 | 7 | 21 | 19.9 | 94.8 |  | 19.9 | 1 | 94.762
24603 - FLORA - PARQUE CENTRAL LOS ROBLES | 818 | Industrializado | Placa T4, piso 25, ejes 8-10 / A-F | 2025-12-15 | 2025-12-22 | 7 | 21 | 28 | 133.3 | PLACA | 28 | 1 | 133.333
24603 - FLORA - PARQUE CENTRAL LOS ROBLES | 817 | Tremie | Pantalla M54, T1 | 2025-12-15 | 2025-12-22 | 7 | 21 | 25.2 | 120 |  | 25.2 | 1 | 120
24603 - FLORA - PARQUE CENTRAL LOS ROBLES | 809 | Tremie | Plataforma H55, Plataforma #1 | 2025-12-12 | 2025-12-19 | 7 | 21 | 21.1 | 100.5 |  | 21.1 | 1 | 100.476
24603 - FLORA - PARQUE CENTRAL LOS ROBLES | 822 | Industrializado | Placa torre 3 piso 25 ejes 3-10 / G-L | 2025-12-16 | 2025-12-23 | 7 | 21 | 28.2 | 134.3 | PLACA | 28.2 | 1 | 134.286
24603 - FLORA - PARQUE CENTRAL LOS ROBLES | 820 | Plástico | Placa ejes 2-3 / A-C, Piso 2, Comercio 2 | 2025-12-16 | 2025-12-23 | 7 | 21 | 31.6 | 150.5 | PLACA | 31.6 | 1 | 150.476
24603 - FLORA - PARQUE CENTRAL LOS ROBLES | 807 | Tremie | Pantalla H59 Plataforma #1 | 2025-12-11 | 2025-12-18 | 7 | 21 | 21.6 | 102.9 |  | 21.6 | 1 | 102.857
24603 - FLORA - PARQUE CENTRAL LOS ROBLES | 805 | Tremie | Pantalla M50 Plataforma #1 | 2025-12-10 | 2025-12-17 | 7 | 21 | 23.4 | 111.4 |  | 23.4 | 1 | 111.429
24603 - FLORA - PARQUE CENTRAL LOS ROBLES | 802 | Tremie | Barrete plataforma #1 | 2025-12-09 | 2025-12-16 | 7 | 21 | 18.1 | 86.2 |  | 18.1 | 1 | 86.19
24603 - FLORA - PARQUE CENTRAL LOS ROBLES | 776 | T 3000 | Pantalla hembra 53 | 2025-11-28 | 2025-12-05 | 7 | 21 | 20.9 | 99.5 |  | 20.9 | 1 | 99.524
24603 - FLORA - PARQUE CENTRAL LOS ROBLES | 773 | T 3000 | Columna ejes 2-C | 2025-11-28 | 2025-12-05 | 7 | 21 | 24.5 | 116.7 |  | 24.5 | 1 | 116.667
24603 - FLORA - PARQUE CENTRAL LOS ROBLES | 783 | T 3000 | Barrete M-44 | 2025-12-01 | 2025-12-08 | 7 | 21 | 19.1 | 91 |  | 19.1 | 1 | 90.952
24603 - FLORA - PARQUE CENTRAL LOS ROBLES | 789 | AU 3000 | Columna ejes 3 / A-C Piso 1 comercio 2 | 2025-12-03 | 2025-12-10 | 7 | 21 | 24.2 | 115.2 |  | 24.2 | 1 | 115.238
24603 - FLORA - PARQUE CENTRAL LOS ROBLES | 794 | T 3000 | Pantalla H-51 | 2025-12-04 | 2025-12-11 | 7 | 21 | 20.7 | 98.6 |  | 20.7 | 1 | 98.571
24603 - FLORA - PARQUE CENTRAL LOS ROBLES | 793 | P 3000 | Cimentación sótano plataforma 1 ejes D-E / 6-8 | 2025-12-04 | 2025-12-11 | 7 | 21 | 22 | 104.8 |  | 22 | 1 | 104.762
24603 - FLORA - PARQUE CENTRAL LOS ROBLES | 790 | T 3000 | Barrete M-48 | 2025-12-02 | 2025-12-09 | 7 | 21 | 20.9 | 99.5 |  | 20.9 | 1 | 99.524
24603 - FLORA - PARQUE CENTRAL LOS ROBLES | 767 | T 3000 | Pantalla macho 46 | 2025-11-26 | 2025-12-03 | 7 | 21 | 19 | 90.5 |  | 19 | 1 | 90.476
24603 - FLORA - PARQUE CENTRAL LOS ROBLES | 772 | T 3000 | Pantalla Macho 42 | 2025-11-27 | 2025-12-04 | 7 | 21 | 18.3 | 87.1 |  | 18.3 | 1 | 87.143
24603 - FLORA - PARQUE CENTRAL LOS ROBLES | 761 | T 3000 | Pantalla 49 Hembra | 2025-11-25 | 2025-12-02 | 7 | 21 | 15.4 | 73.3 |  | 15.4 | 1 | 73.333
24603 - FLORA - PARQUE CENTRAL LOS ROBLES | 752 | P 3000 | Columna piso 2 Comercio 2 ejes 2 / A-B | 2025-11-21 | 2025-11-28 | 7 | 21 | 20.4 | 97.1 |  | 20.4 | 1 | 97.143
24603 - FLORA - PARQUE CENTRAL LOS ROBLES | 743 | T 3000 | Pantalla hembra 45 | 2025-11-18 | 2025-11-25 | 7 | 21 | 14.4 | 68.6 |  | 14.4 | 1 | 68.571
24603 - FLORA - PARQUE CENTRAL LOS ROBLES | 739 | P-3000 | Columna piso 2 eje 1-C | 2025-11-15 | 2025-11-22 | 7 | 21 | 29.3 | 139.5 |  | 29.3 | 1 | 139.524
24603 - FLORA - PARQUE CENTRAL LOS ROBLES | 736 |  | Pantalla H-47 | 2025-11-14 | 2025-11-21 | 7 | 21 | 18.7 | 89 |  | 18.7 | 1 | 89.048
24603 - FLORA - PARQUE CENTRAL LOS ROBLES | 733 |  | Columna piso 2, comercio 2, ejes 1 / A-C | 2025-11-14 | 2025-11-21 | 7 | 21 | 30.5 | 145.2 |  | 30.5 | 1 | 145.238
24603 - FLORA - PARQUE CENTRAL LOS ROBLES | 730 | T 3000 | Pantalla hembra 43 | 2025-11-13 | 2025-11-20 | 7 | 21 | 17.2 | 81.9 |  | 17.2 | 1 | 81.905
24603 - FLORA - PARQUE CENTRAL LOS ROBLES | 725 | T3000 | Pilote 49 plataforma 1 | 2025-11-11 | 2025-11-18 | 7 | 21 | 17.5 | 83.3 |  | 17.5 | 1 | 83.333
24603 - FLORA - PARQUE CENTRAL LOS ROBLES | 722 | T3000 | Pilote 75 torre 1 | 2025-11-11 | 2025-11-18 | 7 | 21 | 25.8 | 122.9 |  | 25.8 | 1 | 122.857
24603 - FLORA - PARQUE CENTRAL LOS ROBLES | 721 | T 3000 | Pilote 72 Plataforma 1 | 2025-11-10 | 2025-11-17 | 7 | 21 | 16.4 | 78.1 |  | 16.4 | 1 | 78.095
24603 - FLORA - PARQUE CENTRAL LOS ROBLES | 709 | T-3000 | Pilote 66 Plataforma 1 | 2025-11-06 | 2025-11-13 | 7 | 21 | 13.1 | 62.4 |  | 13.1 | 1 | 62.381
24603 - FLORA - PARQUE CENTRAL LOS ROBLES | 705 | T-3000 | Pilote 57 Plataforma 1 | 2025-11-05 | 2025-11-12 | 7 | 21 | 15 | 71.4 |  | 15 | 1 | 71.429
24603 - FLORA - PARQUE CENTRAL LOS ROBLES | 716 | T-3000 | Pilote 107 Plataforma 1 | 2025-11-07 | 2025-11-14 | 7 | 21 | 14.4 | 68.6 |  | 14.4 | 1 | 68.571
24603 - FLORA - PARQUE CENTRAL LOS ROBLES | 714 | T-4500 | Pilote 26 torre 1 | 2025-11-07 | 2025-11-14 | 7 | 21 | 12.6 | 60 |  | 12.6 | 1 | 60
24603 - FLORA - PARQUE CENTRAL LOS ROBLES | 713 | T-3000 | Pilote 103 Plataforma 1 | 2025-11-07 | 2025-11-14 | 7 | 21 | 14.1 | 67.1 |  | 14.1 | 1 | 67.143
24603 - FLORA - PARQUE CENTRAL LOS ROBLES | 712 | PL-3000 | Placa comercio 2 Piso 2 ejes 1-2 / A-C | 2025-11-07 | 2025-11-14 | 7 | 21 | 20.4 | 97.1 | PLACA | 20.4 | 1 | 97.143
24603 - FLORA - PARQUE CENTRAL LOS ROBLES | 711 | T-3000 | Pilote 58 Plataforma 1 | 2025-11-06 | 2025-11-13 | 7 | 21 | 5.5 | 26.2 |  | 5.5 | 1 | 26.19
24603 - FLORA - PARQUE CENTRAL LOS ROBLES | 704 | T 3000 | Pilote 53 plataforma 1 | 2025-11-04 | 2025-11-11 | 7 | 21 | 14.5 | 69 |  | 14.5 | 1 | 69.048
24603 - FLORA - PARQUE CENTRAL LOS ROBLES | 680 | 3000 | Placa comunal eje 5'-4 / eje 8 | 2025-10-27 | 2025-11-03 | 7 | 21 | 14.8 | 70.5 | PLACA | 14.8 | 1 | 70.476
24603 - FLORA - PARQUE CENTRAL LOS ROBLES | 666 | AU 3000 | Columna eje 2 - A-C Piso 1 | 2025-10-22 | 2025-10-29 | 7 | 21 | 23.4 | 111.4 |  | 23.4 | 1 | 111.429
24603 - FLORA - PARQUE CENTRAL LOS ROBLES | 654 | AU-3000 | Columna piso 1 | 2025-10-18 | 2025-10-25 | 7 | 21 | 21.2 | 101 |  | 21.2 | 1 | 100.952
24603 - FLORA - PARQUE CENTRAL LOS ROBLES | 642 | P 3000 | Placa ejes G-4 / C-2 | 2025-10-15 | 2025-10-22 | 7 | 21 | 20.2 | 96.2 | PLACA | 20.2 | 1 | 96.19
24603 - FLORA - PARQUE CENTRAL LOS ROBLES | 627 | P-3000 | Plataforma ejesa G-K / 4-8 | 2025-10-07 | 2025-10-14 | 7 | 21 | 20.2 | 96.2 |  | 20.2 | 1 | 96.19
24603 - FLORA - PARQUE CENTRAL LOS ROBLES | 624 | P-3000 | Plataforma ejes G-K y 4-8 | 2025-10-07 | 2025-10-14 | 7 | 21 | 16.3 | 77.6 |  | 16.3 | 1 | 77.619
24603 - FLORA - PARQUE CENTRAL LOS ROBLES | 607 | P 3000 | Viga cabezal plataforma 1 eje I-K | 2025-09-29 | 2025-10-06 | 7 | 21 | 19.7 | 93.8 |  | 19.7 | 1 | 93.81
24603 - FLORA - PARQUE CENTRAL LOS ROBLES | 595 | PLA 3000 | Placa semisótano ejes 5-8 / E-L Fundida 1 | 2025-09-25 | 2025-10-02 | 7 | 21 | 18.3 | 87.1 | PLACA | 18.3 | 1 | 87.143
24603 - FLORA - PARQUE CENTRAL LOS ROBLES | 558 | No específicado | Pilote 44 torre 1 | 2025-09-08 | 2025-09-15 | 7 | 20.7 | 25.7 | 81.6 |  | 25.7 | 1 | 124.155
24603 - FLORA - PARQUE CENTRAL LOS ROBLES | 557 | No específicado | Muros ejes 1-4 / G-L Piso 13 torre 4 | 2025-09-08 | 2025-09-15 | 7 | 20.7 | 38.1 | 90.7 | MURO | 38.1 | 1 | 184.058
24603 - FLORA - PARQUE CENTRAL LOS ROBLES | 556 | No específicado | Placa ejes 1-8 / A-G Piso 13 torre 3 | 2025-09-08 | 2025-09-15 | 7 | 20.7 | 26.3 | 75.1 | PLACA | 26.3 | 1 | 127.053
24603 - FLORA - PARQUE CENTRAL LOS ROBLES | 555 | No específicado | Pilote 46 torre 2 | 2025-09-08 | 2025-09-15 | 7 | 20.7 | 33.8 | 107.3 |  | 33.8 | 1 | 163.285
24603 - FLORA - PARQUE CENTRAL LOS ROBLES | 554 | No específicado | Escalera piso 10-11 Torre 4 | 2025-09-08 | 2025-09-15 | 7 | 20.7 | 53.4 | 152.6 |  | 53.4 | 1 | 257.971
24603 - FLORA - PARQUE CENTRAL LOS ROBLES | G-23 - G-24 | No especificado | Grouting torre 3 piso 6 | 2025-12-23 | 2025-12-30 | 7 | 12.5 | 15.6 | 124.8 |  | 15.6 | 1 | 124.8
24603 - FLORA - PARQUE CENTRAL LOS ROBLES | M - 110 | No especificado | Piso 28 - C T4 | 2026-06-04 | 2026-06-11 | 7 | 10 | 13.4 | 134 |  | 13.4 | 1 | 134
24603 - FLORA - PARQUE CENTRAL LOS ROBLES | G - 110 | No especificado | Piso 28 - C T4 | 2026-06-04 | 2026-06-11 | 7 | 10 | 14.3 | 143 |  | 14.3 | 1 | 143
24603 - FLORA - PARQUE CENTRAL LOS ROBLES | M - 109 | No especificado | Piso 28 - C T3 | 2026-06-04 | 2026-06-11 | 7 | 10 | 14 | 140 |  | 14 | 1 | 140
24603 - FLORA - PARQUE CENTRAL LOS ROBLES | G - 109 | No especificado | Piso 28 - C T3 | 2026-06-04 | 2026-06-11 | 7 | 10 | 15.8 | 158 |  | 15.8 | 1 | 158
24603 - FLORA - PARQUE CENTRAL LOS ROBLES | MP - 01 | No especificado | Mortero de prueba piso 1 apto 104 - Torre 2 | 2026-05-26 | 2026-06-02 | 7 | 10 | 7.9 | 79 |  | 7.9 | 1 | 79
24603 - FLORA - PARQUE CENTRAL LOS ROBLES | M106 | No especificado | Piso 27 torre 3 | 2026-05-11 | 2026-05-18 | 7 | 10 | 11.9 | 119 |  | 11.9 | 1 | 119
24603 - FLORA - PARQUE CENTRAL LOS ROBLES | G106 | No especificado | Piso 27 torre 3 | 2026-05-11 | 2026-05-18 | 7 | 10 | 14.4 | 144 |  | 14.4 | 1 | 144
24603 - FLORA - PARQUE CENTRAL LOS ROBLES | M105 | No especificado | Piso 27 torre 3 | 2026-05-11 | 2026-05-18 | 7 | 10 | 13.7 | 137 |  | 13.7 | 1 | 137
24603 - FLORA - PARQUE CENTRAL LOS ROBLES | G105 | No especificado | Piso 27 torre 3 | 2026-05-11 | 2026-05-18 | 7 | 10 | 15.5 | 155 |  | 15.5 | 1 | 155
24603 - FLORA - PARQUE CENTRAL LOS ROBLES | M108 | No especificado | Piso 27 Torre 4 | 2026-05-13 | 2026-05-20 | 7 | 10 | 12.5 | 125 |  | 12.5 | 1 | 125
24603 - FLORA - PARQUE CENTRAL LOS ROBLES | G108 | No especificado | Piso 27 Torre 4 | 2026-05-13 | 2026-05-20 | 7 | 10 | 13 | 130 |  | 13 | 1 | 130
24603 - FLORA - PARQUE CENTRAL LOS ROBLES | M107 | No especificado | Piso 27 Torre 4 | 2026-05-13 | 2026-05-20 | 7 | 10 | 12.1 | 121 |  | 12.1 | 1 | 121
24603 - FLORA - PARQUE CENTRAL LOS ROBLES | G107 | No especificado | Piso 27 Torre 4 | 2026-05-13 | 2026-05-20 | 7 | 10 | 12.8 | 128 |  | 12.8 | 1 | 128
24603 - FLORA - PARQUE CENTRAL LOS ROBLES | M - 104 | No especificado | Piso 26 - T4 | 2026-05-08 | 2026-05-15 | 7 | 10 | 12.4 | 124 |  | 12.4 | 1 | 124
24603 - FLORA - PARQUE CENTRAL LOS ROBLES | G - 104 | No especificado | Piso 26 - T4 | 2026-05-08 | 2026-05-14 | 7 | 10 | 12.8 | 128 |  | 12.8 | 1 | 128
24603 - FLORA - PARQUE CENTRAL LOS ROBLES | M - 103 | No especificado | Piso 26 - T4 | 2026-05-08 | 2026-05-15 | 7 | 10 | 9.8 | 98 |  | 9.8 | 1 | 98
24603 - FLORA - PARQUE CENTRAL LOS ROBLES | G - 103 | No especificado | Piso 26 - T4 | 2026-05-08 | 2026-05-15 | 7 | 10 | 12 | 120 |  | 12 | 1 | 120
24603 - FLORA - PARQUE CENTRAL LOS ROBLES | M - 102 | No especificado | Piso 26 - T3 | 2026-05-07 | 2026-05-14 | 7 | 10 | 9.5 | 95 |  | 9.5 | 1 | 95
24603 - FLORA - PARQUE CENTRAL LOS ROBLES | G - 102 | No especificado | Piso 26 - T3 | 2026-05-07 | 2026-05-14 | 7 | 10 | 14.3 | 143 |  | 14.3 | 1 | 143
24603 - FLORA - PARQUE CENTRAL LOS ROBLES | M - 101 | No especificado | Piso 26 - T3 | 2026-05-06 | 2026-05-13 | 7 | 10 | 11.9 | 119 |  | 11.9 | 1 | 119
24603 - FLORA - PARQUE CENTRAL LOS ROBLES | G - 101 | No especificado | Piso 26 - T3 | 2026-05-06 | 2026-05-13 | 7 | 10 | 13.5 | 135 |  | 13.5 | 1 | 135
24603 - FLORA - PARQUE CENTRAL LOS ROBLES | M 100 | No especificado | Piso 25, T4 | 2026-04-23 | 2026-04-30 | 7 | 10 | 12.6 | 126 |  | 12.6 | 1 | 126
24603 - FLORA - PARQUE CENTRAL LOS ROBLES | G100 | No especificado | Piso 25, T4 | 2026-04-23 | 2026-04-30 | 7 | 10 | 14.7 | 147 |  | 14.7 | 1 | 147
24603 - FLORA - PARQUE CENTRAL LOS ROBLES | M99 | No especificado | Piso 25, T4 | 2026-04-23 | 2026-04-30 | 7 | 10 | 13.6 | 136 |  | 13.6 | 1 | 136
24603 - FLORA - PARQUE CENTRAL LOS ROBLES | G99 | No especificado | Piso 25, T4 | 2026-04-23 | 2026-04-30 | 7 | 10 | 15.1 | 151 |  | 15.1 | 1 | 151
24603 - FLORA - PARQUE CENTRAL LOS ROBLES | M98 | No especificado | Piso 25, T3 | 2026-04-21 | 2026-04-28 | 7 | 10 | 10.2 | 102 |  | 10.2 | 1 | 102
24603 - FLORA - PARQUE CENTRAL LOS ROBLES | G98 | No especificado | Piso 25, T3 | 2026-04-21 | 2026-04-28 | 7 | 10 | 9.3 | 93 |  | 9.3 | 1 | 93
24603 - FLORA - PARQUE CENTRAL LOS ROBLES | M97 | No especificado | Piso 25, T3 | 2026-04-21 | 2026-04-28 | 7 | 10 | 11.4 | 114 |  | 11.4 | 1 | 114
24603 - FLORA - PARQUE CENTRAL LOS ROBLES | G97 | No especificado | Piso 25, T3 | 2026-04-21 | 2026-04-28 | 7 | 10 | 8.2 | 82 |  | 8.2 | 1 | 82
24603 - FLORA - PARQUE CENTRAL LOS ROBLES | M - 78 | No especificado | Mortero piso 20 T3 | 2026-03-09 | 2026-03-16 | 7 | 10 | 12.2 | 122 |  | 12.2 | 1 | 122
24603 - FLORA - PARQUE CENTRAL LOS ROBLES | G - 78 | No especificado | Grouting piso 20 T3 | 2026-03-09 | 2026-03-16 | 7 | 10 | 11.5 | 115 |  | 11.5 | 1 | 115
24603 - FLORA - PARQUE CENTRAL LOS ROBLES | M - 77 | No especificado | Mortero piso 20 T3 | 2026-03-07 | 2026-03-14 | 7 | 10 | 11.4 | 114 |  | 11.4 | 1 | 114
24603 - FLORA - PARQUE CENTRAL LOS ROBLES | G - 77 | No especificado | Grouting piso 20 T3 | 2026-03-07 | 2026-03-14 | 7 | 10 | 11.1 | 111 |  | 11.1 | 1 | 111
24603 - FLORA - PARQUE CENTRAL LOS ROBLES | M 80 | No especificado | Mortero piso 20 , T4 | 2026-03-10 | 2026-03-17 | 7 | 10 | 14 | 140 |  | 14 | 1 | 140
24603 - FLORA - PARQUE CENTRAL LOS ROBLES | G 80 | No especificado | Grouting piso 20 , T4 | 2026-03-10 | 2026-03-17 | 7 | 10 | 11.5 | 115 |  | 11.5 | 1 | 115
24603 - FLORA - PARQUE CENTRAL LOS ROBLES | M 79 | No especificado | Mortero piso 20 , T4 | 2026-03-09 | 2026-03-16 | 7 | 10 | 10.5 | 105 |  | 10.5 | 1 | 105
24603 - FLORA - PARQUE CENTRAL LOS ROBLES | G 79 | No especificado | Grouting piso 20 , T4 | 2026-03-09 | 2026-03-16 | 7 | 10 | 13.6 | 136 |  | 13.6 | 1 | 136
24603 - FLORA - PARQUE CENTRAL LOS ROBLES | M - 74 | No especificado | Mortero Piso 19 T3 | 2026-03-03 | 2026-03-10 | 7 | 10 | 10.6 | 106 |  | 10.6 | 1 | 106
24603 - FLORA - PARQUE CENTRAL LOS ROBLES | G - 74 | No especificado | Piso 19 T3, Grouting | 2026-03-03 | 2026-03-10 | 7 | 10 | 9.4 | 94 |  | 9.4 | 1 | 94
24603 - FLORA - PARQUE CENTRAL LOS ROBLES | M - 73 | No especificado | Mortero Piso 19, T3 | 2026-03-02 | 2026-03-09 | 7 | 10 | 12.9 | 129 |  | 12.9 | 1 | 129
24603 - FLORA - PARQUE CENTRAL LOS ROBLES | G - 73 | No especificado | Grouting Piso 19, T3 | 2026-03-02 | 2026-03-09 | 7 | 10 | 14.7 | 147 |  | 14.7 | 1 | 147
24603 - FLORA - PARQUE CENTRAL LOS ROBLES | M - 72 | No especificado | Mortero Piso 18, T4 | 2026-03-02 | 2026-03-09 | 7 | 10 | 12.3 | 123 |  | 12.3 | 1 | 123
24603 - FLORA - PARQUE CENTRAL LOS ROBLES | G - 72 | No especificado | Grouting Piso 18, T4 | 2026-03-02 | 2026-03-09 | 7 | 10 | 12.5 | 125 |  | 12.5 | 1 | 125
24603 - FLORA - PARQUE CENTRAL LOS ROBLES | M - 71 | No especificado | Mortero piso 18, T4 | 2026-02-27 | 2026-03-06 | 7 | 10 | 11.6 | 116 |  | 11.6 | 1 | 116
24603 - FLORA - PARQUE CENTRAL LOS ROBLES | G - 71 | No especificado | Grouting piso 18, T4 | 2026-02-27 | 2026-03-06 | 7 | 10 | 11.9 | 119 |  | 11.9 | 1 | 119
24603 - FLORA - PARQUE CENTRAL LOS ROBLES | M - 70 | No especificado | Mortero piso 18, T3 | 2026-02-26 | 2026-03-05 | 7 | 10 | 12.2 | 122 |  | 12.2 | 1 | 122
24603 - FLORA - PARQUE CENTRAL LOS ROBLES | G - 70 | No especificado | Grouting piso 18, T3 | 2026-02-26 | 2026-03-05 | 7 | 10 | 11.3 | 113 |  | 11.3 | 1 | 113
24603 - FLORA - PARQUE CENTRAL LOS ROBLES | M - 69 | No especificado | Mortero piso 18, T3 | 2026-02-26 | 2026-03-05 | 7 | 10 | 12.2 | 122 |  | 12.2 | 1 | 122
24603 - FLORA - PARQUE CENTRAL LOS ROBLES | G - 69 | No especificado | Grouting piso 18, T3 | 2026-02-26 | 2026-03-05 | 7 | 10 | 12.9 | 129 |  | 12.9 | 1 | 129
24603 - FLORA - PARQUE CENTRAL LOS ROBLES | M - 68 | No especificado | Mortero piso 17, T4 | 2026-02-25 | 2026-03-04 | 7 | 10 | 12.3 | 123 |  | 12.3 | 1 | 123
24603 - FLORA - PARQUE CENTRAL LOS ROBLES | G - 68 | No especificado | Grouting piso 17, T4 | 2026-02-25 | 2026-03-04 | 7 | 10 | 11.7 | 117 |  | 11.7 | 1 | 117
24603 - FLORA - PARQUE CENTRAL LOS ROBLES | M - 67 | No especificado | Mortero Piso 17, T4 | 2026-02-24 | 2026-03-03 | 7 | 10 | 10.3 | 103 |  | 10.3 | 1 | 103
24603 - FLORA - PARQUE CENTRAL LOS ROBLES | G - 67 | No especificado | Grouting Piso 17, T4 | 2026-02-24 | 2026-03-03 | 7 | 10 | 14.7 | 147 |  | 14.7 | 1 | 147
24603 - FLORA - PARQUE CENTRAL LOS ROBLES | M - 66 | No especificado | Mortero Piso 17, T3 | 2026-02-24 | 2026-03-03 | 7 | 10 | 9.7 | 97 |  | 9.7 | 1 | 97
24603 - FLORA - PARQUE CENTRAL LOS ROBLES | G - 66 | No especificado | Grouting piso 17, T3 | 2026-02-24 | 2026-03-03 | 7 | 10 | 11.3 | 113 |  | 11.3 | 1 | 113
24603 - FLORA - PARQUE CENTRAL LOS ROBLES | M 65 | No especificado | Mortero piso 17 , T3 | 2026-02-23 | 2026-03-02 | 7 | 10 | 10.9 | 109 |  | 10.9 | 1 | 109
24603 - FLORA - PARQUE CENTRAL LOS ROBLES | G 65 | No especificado | Grouting piso 17 , T3 | 2026-02-23 | 2026-03-02 | 7 | 10 | 13.1 | 131 |  | 13.1 | 1 | 131
24603 - FLORA - PARQUE CENTRAL LOS ROBLES | M 64 | No especificado | Mortero piso 16 , T4 | 2026-02-21 | 2026-02-28 | 7 | 10 | 11 | 110 |  | 11 | 1 | 110
24603 - FLORA - PARQUE CENTRAL LOS ROBLES | G 64 | No especificado | Grouting piso 16 , T4 | 2026-02-21 | 2026-02-28 | 7 | 10 | 13.4 | 134 |  | 13.4 | 1 | 134
24603 - FLORA - PARQUE CENTRAL LOS ROBLES | G - 54 | No especificado | Grouting Piso 14, T3 | 2026-02-17 | 2026-02-24 | 7 | 10 | 12.5 | 125 |  | 12.5 | 1 | 125
24603 - FLORA - PARQUE CENTRAL LOS ROBLES | M - 54 | No especificado | Mortero Piso 14, T3 | 2026-02-17 | 2026-02-24 | 7 | 10 | 12.4 | 124 |  | 12.4 | 1 | 124
24603 - FLORA - PARQUE CENTRAL LOS ROBLES | M - 53 | No especificado | Mortero Piso 14, T3 | 2026-02-17 | 2026-02-24 | 7 | 10 | 12.3 | 123 |  | 12.3 | 1 | 123
24603 - FLORA - PARQUE CENTRAL LOS ROBLES | G - 53 | No especificado | Grouting Piso 14, T3 | 2026-02-17 | 2026-02-24 | 7 | 10 | 13.9 | 139 |  | 13.9 | 1 | 139
24603 - FLORA - PARQUE CENTRAL LOS ROBLES | M - 55 | No especificado | Mortero piso 14, T4 | 2026-02-17 | 2026-02-24 | 7 | 10 | 12.9 | 129 |  | 12.9 | 1 | 129
24603 - FLORA - PARQUE CENTRAL LOS ROBLES | G - 55 | No especificado | Grouting piso 14, T4 | 2026-02-17 | 2026-02-24 | 7 | 10 | 13.3 | 133 |  | 13.3 | 1 | 133
24603 - FLORA - PARQUE CENTRAL LOS ROBLES | M - 52 | No especificado | Mortero Piso 13, T4 | 2026-02-16 | 2026-02-23 | 7 | 10 | 11.4 | 114 |  | 11.4 | 1 | 114
24603 - FLORA - PARQUE CENTRAL LOS ROBLES | G - 52 | No especificado | Grouting Piso 13, T4 | 2026-02-16 | 2026-02-23 | 7 | 10 | 11.3 | 113 |  | 11.3 | 1 | 113
24603 - FLORA - PARQUE CENTRAL LOS ROBLES | M - 51 | No especificado | Mortero Piso 13, T4 | 2026-02-16 | 2026-02-23 | 7 | 10 | 12 | 120 |  | 12 | 1 | 120
24603 - FLORA - PARQUE CENTRAL LOS ROBLES | G - 51 | No especificado | Grouting Piso 13, T4 | 2026-02-16 | 2026-02-23 | 7 | 10 | 13.8 | 138 |  | 13.8 | 1 | 138
24603 - FLORA - PARQUE CENTRAL LOS ROBLES | M50 | No especificado | Mortero Piso 13 T3 | 2026-02-16 | 2026-02-23 | 7 | 10 | 12.8 | 128 |  | 12.8 | 1 | 128
24603 - FLORA - PARQUE CENTRAL LOS ROBLES | G50 | No especificado | Grouting Piso 13 T3 | 2026-02-16 | 2026-02-23 | 7 | 10 | 13.1 | 131 |  | 13.1 | 1 | 131
24603 - FLORA - PARQUE CENTRAL LOS ROBLES | M49 | No especificado | Mortero Piso 13 T3 | 2026-02-14 | 2026-02-21 | 7 | 10 | 11.4 | 114 |  | 11.4 | 1 | 114
24603 - FLORA - PARQUE CENTRAL LOS ROBLES | G49 | No especificado | Grouting Piso 13 T3 | 2026-02-14 | 2026-02-21 | 7 | 10 | 12.8 | 128 |  | 12.8 | 1 | 128
24603 - FLORA - PARQUE CENTRAL LOS ROBLES | M - 48 | No especificado | Mortero Piso 12, T4 | 2026-02-13 | 2026-02-20 | 7 | 10 | 12.1 | 121 |  | 12.1 | 1 | 121
24603 - FLORA - PARQUE CENTRAL LOS ROBLES | G - 48 | No especificado | Grouting Piso 12, T4 | 2026-02-13 | 2026-02-20 | 7 | 10 | 13.2 | 132 |  | 13.2 | 1 | 132
24603 - FLORA - PARQUE CENTRAL LOS ROBLES | M - 47 | No especificado | Mortero Piso 12, T4 | 2026-02-12 | 2026-02-19 | 7 | 10 | 14 | 140 |  | 14 | 1 | 140
24603 - FLORA - PARQUE CENTRAL LOS ROBLES | G - 47 | No especificado | Grouting Piso 12, T4 | 2026-02-12 | 2026-02-19 | 7 | 10 | 12.8 | 128 |  | 12.8 | 1 | 128
24603 - FLORA - PARQUE CENTRAL LOS ROBLES | M-44 | No especificado | Mortero Piso 11 T4 | 2026-02-09 | 2026-02-16 | 7 | 10 | 12.7 | 127 |  | 12.7 | 1 | 127
24603 - FLORA - PARQUE CENTRAL LOS ROBLES | G-44 | No especificado | Grouting Piso 11 T4 | 2026-02-09 | 2026-02-16 | 7 | 10 | 13.9 | 139 |  | 13.9 | 1 | 139
24603 - FLORA - PARQUE CENTRAL LOS ROBLES | M-43 | No especificado | Mortero Piso 11 T4 | 2026-02-07 | 2026-02-14 | 7 | 10 | 11.4 | 114 |  | 11.4 | 1 | 114
24603 - FLORA - PARQUE CENTRAL LOS ROBLES | G-43 | No especificado | Grouting Piso 11 T4 | 2026-02-07 | 2026-02-14 | 7 | 10 | 13.3 | 133 |  | 13.3 | 1 | 133
24603 - FLORA - PARQUE CENTRAL LOS ROBLES | M-46 | No especificado | Mortero Piso 12, T3 | 2026-02-11 | 2026-02-18 | 7 | 10 | 12.7 | 127 |  | 12.7 | 1 | 127
24603 - FLORA - PARQUE CENTRAL LOS ROBLES | G-46 | No especificado | Grouting Piso 12, T3 | 2026-02-11 | 2026-02-18 | 7 | 10 | 11.5 | 115 |  | 11.5 | 1 | 115
24603 - FLORA - PARQUE CENTRAL LOS ROBLES | M-45 | No especificado | Mortero Piso 12, T3 | 2026-02-10 | 2026-02-17 | 7 | 10 | 11.6 | 116 |  | 11.6 | 1 | 116
24603 - FLORA - PARQUE CENTRAL LOS ROBLES | G-45 | No especificado | Grouting Piso 12, T3 | 2026-02-10 | 2026-02-17 | 7 | 10 | 13.2 | 132 |  | 13.2 | 1 | 132
24603 - FLORA - PARQUE CENTRAL LOS ROBLES | M-42 | No especificado | Mortero Piso 11 T3 | 2026-02-06 | 2026-02-13 | 7 | 10 | 14.2 | 142 |  | 14.2 | 1 | 142
24603 - FLORA - PARQUE CENTRAL LOS ROBLES | G-42 | No especificado | Grouting Piso 11 T3 | 2026-02-06 | 2026-02-13 | 7 | 10 | 13.1 | 131 |  | 13.1 | 1 | 131
24603 - FLORA - PARQUE CENTRAL LOS ROBLES | M-41 | No especificado | Mortero Piso 11 T3 | 2026-02-05 | 2026-02-12 | 7 | 10 | 12.5 | 125 |  | 12.5 | 1 | 125
24603 - FLORA - PARQUE CENTRAL LOS ROBLES | G-41 | No especificado | Grouting Piso 11 T3 | 2026-02-05 | 2026-02-12 | 7 | 10 | 12.8 | 128 |  | 12.8 | 1 | 128
24603 - FLORA - PARQUE CENTRAL LOS ROBLES | M38 | No especificado | Mortero piso 10, T3 | 2026-02-02 | 2026-02-09 | 7 | 10 | 12.3 | 123 |  | 12.3 | 1 | 123
24603 - FLORA - PARQUE CENTRAL LOS ROBLES | G38 | No especificado | Grouting piso 10, T3 | 2026-02-02 | 2026-02-09 | 7 | 10 | 13.4 | 134 |  | 13.4 | 1 | 134
24603 - FLORA - PARQUE CENTRAL LOS ROBLES | M37 | No especificado | Mortero piso 10, T3 | 2026-01-31 | 2026-02-07 | 7 | 10 | 12.7 | 127 |  | 12.7 | 1 | 127
24603 - FLORA - PARQUE CENTRAL LOS ROBLES | G37 | No especificado | Grouting piso 10, T3 | 2026-01-31 | 2026-02-07 | 7 | 10 | 14.2 | 142 |  | 14.2 | 1 | 142
24603 - FLORA - PARQUE CENTRAL LOS ROBLES | M36 | No especificado | Mortero piso 9 , T4 | 2026-01-30 | 2026-02-06 | 7 | 10 | 12.7 | 127 |  | 12.7 | 1 | 127
24603 - FLORA - PARQUE CENTRAL LOS ROBLES | G36 | No especificado | Grouting piso 9 , T4 | 2026-01-30 | 2026-02-06 | 7 | 10 | 13.6 | 136 |  | 13.6 | 1 | 136
24603 - FLORA - PARQUE CENTRAL LOS ROBLES | M35 | No especificado | Mortero piso 9 , T4 | 2026-01-29 | 2026-02-05 | 7 | 10 | 11.4 | 114 |  | 11.4 | 1 | 114
24603 - FLORA - PARQUE CENTRAL LOS ROBLES | G35 | No especificado | Grouting piso 9 , T4 | 2026-01-29 | 2026-02-05 | 7 | 10 | 13.7 | 137 |  | 13.7 | 1 | 137
24603 - FLORA - PARQUE CENTRAL LOS ROBLES | M - 31 | No especificado | Mortero piso 8 - T4 | 2026-01-24 | 2026-01-31 | 7 | 10 | 10.3 | 103 |  | 10.3 | 1 | 103
24603 - FLORA - PARQUE CENTRAL LOS ROBLES | G - 31 | No especificado | Grouting piso 8 - T4 | 2026-01-24 | 2026-01-31 | 7 | 10 | 12.9 | 129 |  | 12.9 | 1 | 129
24603 - FLORA - PARQUE CENTRAL LOS ROBLES | M - 30 | No especificado | Mortero piso 8 - T3 | 2026-01-23 | 2026-01-30 | 7 | 10 | 13.2 | 132 |  | 13.2 | 1 | 132
24603 - FLORA - PARQUE CENTRAL LOS ROBLES | G - 30 | No especificado | Grouting piso 8 - T3 | 2026-01-23 | 2026-01-30 | 7 | 10 | 13.7 | 137 |  | 13.7 | 1 | 137
24603 - FLORA - PARQUE CENTRAL LOS ROBLES | M - 29 | No especificado | Mortero piso 8 - T3 | 2026-01-22 | 2026-01-29 | 7 | 10 | 15.2 | 152 |  | 15.2 | 1 | 152
24603 - FLORA - PARQUE CENTRAL LOS ROBLES | G - 29 | No especificado | Grouting piso 8 - T3 | 2026-01-22 | 2026-01-29 | 7 | 10 | 10.1 | 101 |  | 10.1 | 1 | 101
24603 - FLORA - PARQUE CENTRAL LOS ROBLES | M - 32 | No especificado | Mortero piso 8 - T4 | 2026-01-26 | 2026-02-02 | 7 | 10 | 11.8 | 118 |  | 11.8 | 1 | 118
24603 - FLORA - PARQUE CENTRAL LOS ROBLES | G - 32 | No especificado | Grouting piso 8 - T4 | 2026-01-26 | 2026-02-02 | 7 | 10 | 13.3 | 133 |  | 13.3 | 1 | 133
24603 - FLORA - PARQUE CENTRAL LOS ROBLES | G25 | No especificado | Grouting P7 , T4 | 2026-01-17 | 2026-01-24 | 7 | 10 | 10.3 | 103 |  | 10.3 | 1 | 103
24603 - FLORA - PARQUE CENTRAL LOS ROBLES | M25 | No especificado | Mortero P7 , T4 | 2026-01-17 | 2026-01-24 | 7 | 10 | 11.7 | 117 |  | 11.7 | 1 | 117
24603 - FLORA - PARQUE CENTRAL LOS ROBLES | G - 26 | No especificado | Grouting P7, T4 | 2026-01-19 | 2026-01-26 | 7 | 10 | 12.4 | 124 |  | 12.4 | 1 | 124
24603 - FLORA - PARQUE CENTRAL LOS ROBLES | M - 26 | No especificado | Mortero P 7 - T4 | 2026-01-19 | 2026-01-26 | 7 | 10 | 7.7 | 77 |  | 7.7 | 1 | 77
24603 - FLORA - PARQUE CENTRAL LOS ROBLES | M - 27 | No especificado | Mortero P7 - T3 | 2026-01-20 | 2026-01-27 | 7 | 10 | 12.8 | 128 |  | 12.8 | 1 | 128
24603 - FLORA - PARQUE CENTRAL LOS ROBLES | G - 27 | No especificado | Grouting P7 - T3 | 2026-01-20 | 2026-01-27 | 7 | 10 | 13.5 | 135 |  | 13.5 | 1 | 135
24603 - FLORA - PARQUE CENTRAL LOS ROBLES | G - 24 | No especificado | Grouting piso 6 - T3 | 2026-01-14 | 2026-01-21 | 7 | 10 | 12.5 | 125 |  | 12.5 | 1 | 125
24603 - FLORA - PARQUE CENTRAL LOS ROBLES | M - 24 | No especificado | Mortero piso 6 - T3 | 2026-01-14 | 2026-01-21 | 7 | 10 | 8.2 | 82 |  | 8.2 | 1 | 82
24603 - FLORA - PARQUE CENTRAL LOS ROBLES | G - 20 | No especificado | Grouting piso ST3 | 2025-11-25 | 2025-12-02 | 7 | 10 | 11.2 | 112 |  | 11.2 | 1 | 112
24603 - FLORA - PARQUE CENTRAL LOS ROBLES | G - 19 | No especificado | Grouting piso ST3 | 2025-11-22 | 2025-11-29 | 7 | 10 | 12.5 | 125 |  | 12.5 | 1 | 125
24603 - FLORA - PARQUE CENTRAL LOS ROBLES | G - 18 | No especificado | Grouting piso ST4 | 2025-11-21 | 2025-11-28 | 7 | 10 | 12.3 | 123 |  | 12.3 | 1 | 123
24603 - FLORA - PARQUE CENTRAL LOS ROBLES | M - 20 | No especificado | Mortero piso 5 T3 | 2025-11-26 | 2025-12-03 | 7 | 10 | 10.4 | 104 |  | 10.4 | 1 | 104
24603 - FLORA - PARQUE CENTRAL LOS ROBLES | M - 19 | No especificado | Mortero piso 5 T3 | 2025-11-24 | 2025-12-01 | 7 | 10 | 11.4 | 114 |  | 11.4 | 1 | 114
24603 - FLORA - PARQUE CENTRAL LOS ROBLES | M - 16 | No especificado | Mortero piso 4 torre 4 | 2025-11-15 | 2025-11-22 | 7 | 10 | 13.4 | 134 |  | 13.4 | 1 | 134
24603 - FLORA - PARQUE CENTRAL LOS ROBLES | M - 15 | No especificado | Mortero piso 4 torre 4 | 2025-11-14 | 2025-11-21 | 7 | 10 | 12.5 | 125 |  | 12.5 | 1 | 125
24603 - FLORA - PARQUE CENTRAL LOS ROBLES | M - 14 | No especificado | Mortero piso 4 torre 3 | 2025-11-13 | 2025-11-20 | 7 | 10 | 9 | 90 |  | 9 | 1 | 90
24603 - FLORA - PARQUE CENTRAL LOS ROBLES | M - 12 | No especificado | Mortero piso 3 torre 4 | 2025-11-11 | 2025-11-18 | 7 | 10 | 12.3 | 123 |  | 12.3 | 1 | 123
24603 - FLORA - PARQUE CENTRAL LOS ROBLES | G-16 | No especificado | Grouting piso 4 torre 4 | 2025-11-15 | 2025-11-22 | 7 | 10 | 11.2 | 112 |  | 11.2 | 1 | 112
24603 - FLORA - PARQUE CENTRAL LOS ROBLES | G-15 | No especificado | Grouting piso 4 torre 4 | 2025-11-14 | 2025-11-21 | 7 | 10 | 11.4 | 114 |  | 11.4 | 1 | 114
24603 - FLORA - PARQUE CENTRAL LOS ROBLES | G-14 | No especificado | Grouting piso 4 torre 3 | 2025-11-13 | 2025-11-20 | 7 | 10 | 12.8 | 128 |  | 12.8 | 1 | 128
24603 - FLORA - PARQUE CENTRAL LOS ROBLES | G - 12 | No especificado | Grouting piso 3 torre 4 | 2025-11-11 | 2025-11-18 | 7 | 10 | 12.5 | 125 |  | 12.5 | 1 | 125
24603 - FLORA - PARQUE CENTRAL LOS ROBLES | G - 08 | No especificado | Grouting piso 2 torre 4 | 2025-10-31 | 2025-11-07 | 7 | 10 | 11.7 | 117 |  | 11.7 | 1 | 117
24603 - FLORA - PARQUE CENTRAL LOS ROBLES | M - 08 | No Especificado | Mortero piso 2 torre 4 | 2025-10-31 | 2025-11-07 | 7 | 10 | 12.1 | 121 |  | 12.1 | 1 | 121
24603 - FLORA - PARQUE CENTRAL LOS ROBLES | M03 | No especificado | Mortero Piso 1 Torre 3 | 2025-09-27 | 2025-10-04 | 7 | 10 | 13.2 | 132 |  | 13.2 | 1 | 132
24603 - FLORA - PARQUE CENTRAL LOS ROBLES | G02 | No especificado | Mortero Grouting Piso 1 Torre 4 | 2025-09-27 | 2025-10-04 | 7 | 10 | 11.6 | 116 |  | 11.6 | 1 | 116
24603 - FLORA - PARQUE CENTRAL LOS ROBLES | M-23 - M-24 | No especificado | Mortero torre 3 piso 6 | 2025-12-23 | 2025-12-30 | 7 | 7.5 | 8 | 106.7 |  | 8 | 1 | 106.667
24603 - FLORA - PARQUE CENTRAL LOS ROBLES | 995 | Plástico | Placa cubierta comercio 2 | 2026-04-14 | 2026-04-17 | 3 | 21 | 18.4 | 87.6 | PLACA | 18.4 | 1 | 87.619
24603 - FLORA - PARQUE CENTRAL LOS ROBLES | 994 | Plástico | Placa cubierta comercio 2 | 2026-04-14 | 2026-04-17 | 3 | 21 | 18.4 | 87.6 | PLACA | 18.4 | 1 | 87.619
24603 - FLORA - PARQUE CENTRAL LOS ROBLES | 820 | Plástico | Placa ejes 2-3 / A-C, Piso 2, Comercio 2 | 2025-12-16 | 2025-12-19 | 3 | 21 | 25.9 | 123.3 | PLACA | 25.9 | 1 | 123.333
24603 - FLORA - PARQUE CENTRAL LOS ROBLES | 789 | AU 3000 | Columna ejes 3 / A-C Piso 1 comercio 2 | 2025-12-03 | 2025-12-06 | 3 | 21 | 20.4 | 97.1 |  | 20.4 | 1 | 97.143
23472 - TERRA (MANAZANA 4) | M-87 | No especificado | Mampostería salon comunal eje 2 al 6 entre A - C subestación y cuarto de maquinas y mampostería muro rampa vehicular | 2025-07-22 | 2025-09-30 | 70 | 7.5 | 7.9 | 105.3 | MURO | 8 | 3 | 105.333
23472 - TERRA (MANAZANA 4) | M-87 | No especificado | Mampostería salon comunal eje 2 al 6 entre A - C subestación y cuarto de maquinas y mampostería muro rampa vehicular | 2025-07-22 | 2025-09-30 | 70 | 7.5 | 8.1 | 108 | MURO | 8 | 3 | 108
23472 - TERRA (MANAZANA 4) | M-87 | No especificado | Mampostería salon comunal eje 2 al 6 entre A - C subestación y cuarto de maquinas y mampostería muro rampa vehicular | 2025-07-22 | 2025-09-30 | 70 | 7.5 | 8 | 106.7 | MURO | 8 | 3 | 106.667
23472 - TERRA (MANAZANA 4) | M-84 | No especificado | Mampostería torre 3 eje A entre 1 al 23 apto 2704, 2705, 2706, 2707, 2708, 2709 | 2025-07-22 | 2025-09-30 | 70 | 7.5 | 10.3 | 137.3 |  | 10.133 | 3 | 137.333
23472 - TERRA (MANAZANA 4) | M-84 | No especificado | Mampostería torre 3 eje A entre 1 al 23 apto 2704, 2705, 2706, 2707, 2708, 2709 | 2025-07-22 | 2025-09-30 | 70 | 7.5 | 10.1 | 134.7 |  | 10.133 | 3 | 134.667
23472 - TERRA (MANAZANA 4) | M-84 | No especificado | Mampostería torre 3 eje A entre 1 al 23 apto 2704, 2705, 2706, 2707, 2708, 2709 | 2025-07-22 | 2025-09-30 | 70 | 7.5 | 10 | 133.3 |  | 10.133 | 3 | 133.333
23472 - TERRA (MANAZANA 4) | M - 1091 | C. Fluido 1/2" | Salon Comunal Columnas C - 4, C - 3 eje 2 - A, 2 - B, 2 - C Tercer Piso | 2025-06-10 | 2025-08-05 | 56 | 27.6 | 28.6 | 103.6 |  | 28.133 | 3 | 103.623
23472 - TERRA (MANAZANA 4) | M - 1091 | C. Fluido 1/2" | Salon Comunal Columnas C - 4, C - 3 eje 2 - A, 2 - B, 2 - C Tercer Piso | 2025-06-10 | 2025-08-05 | 56 | 27.6 | 27.7 | 100.4 |  | 28.133 | 3 | 100.362
23472 - TERRA (MANAZANA 4) | M - 1091 | C. Fluido 1/2" | Salon Comunal Columnas C - 4, C - 3 eje 2 - A, 2 - B, 2 - C Tercer Piso | 2025-06-10 | 2025-08-05 | 56 | 27.6 | 28.1 | 101.8 |  | 28.133 | 3 | 101.812
23472 - TERRA (MANAZANA 4) | M - 1373 | Outinord IND 1 / 2" | Vigas de acople torre 1 eje 6 entre 7 al 13 | 2025-12-01 | 2025-12-29 | 28 | 41.4 | 53.3 | 128.7 |  | 53.4 | 3 | 128.744
23472 - TERRA (MANAZANA 4) | M - 1373 | Outinord IND 1 / 2" | Vigas de acople torre 1 eje 6 entre 7 al 13 | 2025-12-01 | 2025-12-29 | 28 | 41.4 | 54.2 | 130.9 |  | 53.4 | 3 | 130.918
23472 - TERRA (MANAZANA 4) | M - 1373 | Outinord IND 1 / 2" | Vigas de acople torre 1 eje 6 entre 7 al 13 | 2025-12-01 | 2025-12-29 | 28 | 41.4 | 52.7 | 127.3 |  | 53.4 | 3 | 127.295
23472 - TERRA (MANAZANA 4) | M - 1370 | Outinord IND 1 / 2 " | Vigas de acople cubierta torre 1 y muros M - 28 ( 2 ) M - 32 M - 15 ( 2 ) M - 18 ( 2 ) eje D entre 7 al 13 muros foso ascensor | 2025-11-28 | 2025-12-26 | 28 | 41.4 | 62.5 | 151 | MURO | 61.667 | 3 | 150.966
23472 - TERRA (MANAZANA 4) | M - 1370 | Outinord IND 1 / 2 " | Vigas de acople cubierta torre 1 y muros M - 28 ( 2 ) M - 32 M - 15 ( 2 ) M - 18 ( 2 ) eje D entre 7 al 13 muros foso ascensor | 2025-11-28 | 2025-12-26 | 28 | 41.4 | 60.8 | 146.9 | MURO | 61.667 | 3 | 146.86
23472 - TERRA (MANAZANA 4) | M - 1370 | Outinord IND 1 / 2 " | Vigas de acople cubierta torre 1 y muros M - 28 ( 2 ) M - 32 M - 15 ( 2 ) M - 18 ( 2 ) eje D entre 7 al 13 muros foso ascensor | 2025-11-28 | 2025-12-26 | 28 | 41.4 | 61.7 | 149 | MURO | 61.667 | 3 | 149.034
23472 - TERRA (MANAZANA 4) | M - 1403 | Tremie 1/2" | Menzula entre torres 2 y 3 | 2026-04-25 | 2026-05-23 | 28 | 34.5 | 37.8 | 109.6 |  | 37.1 | 3 | 109.565
23472 - TERRA (MANAZANA 4) | M - 1403 | Tremie 1/2" | Menzula entre torres 2 y 3 | 2026-04-25 | 2026-05-23 | 28 | 34.5 | 36.5 | 105.8 |  | 37.1 | 3 | 105.797
23472 - TERRA (MANAZANA 4) | M - 1403 | Tremie 1/2" | Menzula entre torres 2 y 3 | 2026-04-25 | 2026-05-23 | 28 | 34.5 | 37 | 107.2 |  | 37.1 | 3 | 107.246
23472 - TERRA (MANAZANA 4) | M - 1176 | Outinord IND 1/2" | Muros torre 1 eje 1 al 5 entre F - J apt 1102, 1103 | 2025-07-19 | 2025-08-16 | 28 | 34.5 | 37.8 | 109.6 | MURO | 37.7 | 3 | 109.565
23472 - TERRA (MANAZANA 4) | M - 1176 | Outinord IND 1/2" | Muros torre 1 eje 1 al 5 entre F - J apt 1102, 1103 | 2025-07-19 | 2025-08-16 | 28 | 34.5 | 38.1 | 110.4 | MURO | 37.7 | 3 | 110.435
23472 - TERRA (MANAZANA 4) | M - 1176 | Outinord IND 1/2" | Muros torre 1 eje 1 al 5 entre F - J apt 1102, 1103 | 2025-07-19 | 2025-08-16 | 28 | 34.5 | 37.2 | 107.8 | MURO | 37.7 | 3 | 107.826
23472 - TERRA (MANAZANA 4) | M - 1174 | Outinord IND 1/2" | Muros torre 1 eje 1 al 5 entre A - E apt 1104, 1105 | 2025-07-18 | 2025-08-15 | 28 | 34.5 | 51.2 | 148.4 | MURO | 50.6 | 3 | 148.406
23472 - TERRA (MANAZANA 4) | M - 1174 | Outinord IND 1/2" | Muros torre 1 eje 1 al 5 entre A - E apt 1104, 1105 | 2025-07-18 | 2025-08-15 | 28 | 34.5 | 50.5 | 146.4 | MURO | 50.6 | 3 | 146.377
23472 - TERRA (MANAZANA 4) | M - 1174 | Outinord IND 1/2" | Muros torre 1 eje 1 al 5 entre A - E apt 1104, 1105 | 2025-07-18 | 2025-08-15 | 28 | 34.5 | 50.1 | 145.2 | MURO | 50.6 | 3 | 145.217
23472 - TERRA (MANAZANA 4) | M - 1169 | Outinord IND. 1/2" | Muros Torre 1 Eje 6 al 11 entre A - E Apt 1106, 1107 | 2025-07-16 | 2025-08-13 | 28 | 34.5 | 37.5 | 108.7 | MURO | 37.633 | 3 | 108.696
23472 - TERRA (MANAZANA 4) | M - 1169 | Outinord IND. 1/2" | Muros Torre 1 Eje 6 al 11 entre A - E Apt 1106, 1107 | 2025-07-16 | 2025-08-13 | 28 | 34.5 | 38.2 | 110.7 | MURO | 37.633 | 3 | 110.725
23472 - TERRA (MANAZANA 4) | M - 1169 | Outinord IND. 1/2" | Muros Torre 1 Eje 6 al 11 entre A - E Apt 1106, 1107 | 2025-07-16 | 2025-08-13 | 28 | 34.5 | 37.2 | 107.8 | MURO | 37.633 | 3 | 107.826
23472 - TERRA (MANAZANA 4) | M - 1172 | Outinord IND. 1/2" | Muros Torre 1 Eje 6 al 11 entre F - J Apt 1101, 1112 | 2025-07-17 | 2025-08-14 | 28 | 34.5 | 40.3 | 116.8 | MURO | 40.1 | 3 | 116.812
23472 - TERRA (MANAZANA 4) | M - 1172 | Outinord IND. 1/2" | Muros Torre 1 Eje 6 al 11 entre F - J Apt 1101, 1112 | 2025-07-17 | 2025-08-14 | 28 | 34.5 | 39.4 | 114.2 | MURO | 40.1 | 3 | 114.203
23472 - TERRA (MANAZANA 4) | M - 1172 | Outinord IND. 1/2" | Muros Torre 1 Eje 6 al 11 entre F - J Apt 1101, 1112 | 2025-07-17 | 2025-08-14 | 28 | 34.5 | 40.6 | 117.7 | MURO | 40.1 | 3 | 117.681
23472 - TERRA (MANAZANA 4) | M-1167 | Outinord IND ½" | Muros torre 1 eje 12 al 19 entre F- J apto 1110, 1111 | 2025-07-15 | 2025-08-12 | 28 | 34.5 | 43.3 | 125.5 | MURO | 42.667 | 3 | 125.507
23472 - TERRA (MANAZANA 4) | M-1167 | Outinord IND ½" | Muros torre 1 eje 12 al 19 entre F- J apto 1110, 1111 | 2025-07-15 | 2025-08-12 | 28 | 34.5 | 42.7 | 123.8 | MURO | 42.667 | 3 | 123.768
23472 - TERRA (MANAZANA 4) | M-1167 | Outinord IND ½" | Muros torre 1 eje 12 al 19 entre F- J apto 1110, 1111 | 2025-07-15 | 2025-08-12 | 28 | 34.5 | 42 | 121.7 | MURO | 42.667 | 3 | 121.739
23472 - TERRA (MANAZANA 4) | M-1165 | Outinord IND ½" | Muros torre 1 eje 12 al 19 entre A - E apto 1108, 1109 | 2025-07-14 | 2025-08-11 | 28 | 34.5 | 41.1 | 119.1 | MURO | 40.433 | 3 | 119.13
23472 - TERRA (MANAZANA 4) | M-1165 | Outinord IND ½" | Muros torre 1 eje 12 al 19 entre A - E apto 1108, 1109 | 2025-07-14 | 2025-08-11 | 28 | 34.5 | 40 | 115.9 | MURO | 40.433 | 3 | 115.942
23472 - TERRA (MANAZANA 4) | M-1165 | Outinord IND ½" | Muros torre 1 eje 12 al 19 entre A - E apto 1108, 1109 | 2025-07-14 | 2025-08-11 | 28 | 34.5 | 40.2 | 116.5 | MURO | 40.433 | 3 | 116.522
23472 - TERRA (MANAZANA 4) | M - 1160 | Outinord IND 1/2" | Muros Torre 1 eje 1 al 5 Entre A - E Apt 1004, 1005 | 2025-07-11 | 2025-08-08 | 28 | 34.5 | 44.6 | 129.3 | MURO | 43.967 | 3 | 129.275
23472 - TERRA (MANAZANA 4) | M - 1160 | Outinord IND 1/2" | Muros Torre 1 eje 1 al 5 Entre A - E Apt 1004, 1005 | 2025-07-11 | 2025-08-08 | 28 | 34.5 | 43.8 | 127 | MURO | 43.967 | 3 | 126.957
23472 - TERRA (MANAZANA 4) | M - 1160 | Outinord IND 1/2" | Muros Torre 1 eje 1 al 5 Entre A - E Apt 1004, 1005 | 2025-07-11 | 2025-08-08 | 28 | 34.5 | 43.5 | 126.1 | MURO | 43.967 | 3 | 126.087
23472 - TERRA (MANAZANA 4) | M - 1162 | Outinord IND 1/2" | Muros Torre 1 eje 1 al 5 entre F - J Apt 1002, 1003 | 2025-07-12 | 2025-08-09 | 28 | 34.5 | 37.6 | 109 | MURO | 37.7 | 3 | 108.986
23472 - TERRA (MANAZANA 4) | M - 1162 | Outinord IND 1/2" | Muros Torre 1 eje 1 al 5 entre F - J Apt 1002, 1003 | 2025-07-12 | 2025-08-09 | 28 | 34.5 | 37.5 | 108.7 | MURO | 37.7 | 3 | 108.696
23472 - TERRA (MANAZANA 4) | M - 1162 | Outinord IND 1/2" | Muros Torre 1 eje 1 al 5 entre F - J Apt 1002, 1003 | 2025-07-12 | 2025-08-09 | 28 | 34.5 | 38 | 110.1 | MURO | 37.7 | 3 | 110.145
23472 - TERRA (MANAZANA 4) | M - 1156 | Outinord IND 1/2" | Muros torre 1, eje 6 al 11 entre A - E, Apt. 1006, 1007. | 2025-07-09 | 2025-08-06 | 28 | 34.5 | 43 | 124.6 | MURO | 43 | 3 | 124.638
23472 - TERRA (MANAZANA 4) | M - 1156 | Outinord IND 1/2" | Muros torre 1, eje 6 al 11 entre A - E, Apt. 1006, 1007. | 2025-07-09 | 2025-08-06 | 28 | 34.5 | 43.8 | 127 | MURO | 43 | 3 | 126.957
23472 - TERRA (MANAZANA 4) | M - 1156 | Outinord IND 1/2" | Muros torre 1, eje 6 al 11 entre A - E, Apt. 1006, 1007. | 2025-07-09 | 2025-08-06 | 28 | 34.5 | 42.2 | 122.3 | MURO | 43 | 3 | 122.319
23472 - TERRA (MANAZANA 4) | M-1158 | Outinord IND ½" | Muros torre 1 eje 6 al 11 entre F - J apto 1001, 1012 | 2025-07-10 | 2025-08-07 | 28 | 34.5 | 40.5 | 117.4 | MURO | 41 | 3 | 117.391
23472 - TERRA (MANAZANA 4) | M-1158 | Outinord IND ½" | Muros torre 1 eje 6 al 11 entre F - J apto 1001, 1012 | 2025-07-10 | 2025-08-07 | 28 | 34.5 | 41 | 118.8 | MURO | 41 | 3 | 118.841
23472 - TERRA (MANAZANA 4) | M-1158 | Outinord IND ½" | Muros torre 1 eje 6 al 11 entre F - J apto 1001, 1012 | 2025-07-10 | 2025-08-07 | 28 | 34.5 | 41.5 | 120.3 | MURO | 41 | 3 | 120.29
23472 - TERRA (MANAZANA 4) | M - 1148 | Outinord IND 1/2" | Muros Torre 1 Eje 12 al 19 Entre A - E Apt 1001 , 1002 | 2025-07-07 | 2025-08-04 | 28 | 34.5 | 50.5 | 146.4 | MURO | 49.9 | 3 | 146.377
23472 - TERRA (MANAZANA 4) | M - 1148 | Outinord IND 1/2" | Muros Torre 1 Eje 12 al 19 Entre A - E Apt 1001 , 1002 | 2025-07-07 | 2025-08-04 | 28 | 34.5 | 49.3 | 142.9 | MURO | 49.9 | 3 | 142.899
23472 - TERRA (MANAZANA 4) | M - 1148 | Outinord IND 1/2" | Muros Torre 1 Eje 12 al 19 Entre A - E Apt 1001 , 1002 | 2025-07-07 | 2025-08-04 | 28 | 34.5 | 49.9 | 144.6 | MURO | 49.9 | 3 | 144.638
23472 - TERRA (MANAZANA 4) | M - 1152 | Outinord Ind 1/2" | Muros Torre 1 Eje 12 al 19 entre F - J Apt 1010, 1011 | 2025-07-08 | 2025-08-05 | 28 | 34.5 | 45 | 130.4 | MURO | 43.933 | 3 | 130.435
23472 - TERRA (MANAZANA 4) | M - 1152 | Outinord Ind 1/2" | Muros Torre 1 Eje 12 al 19 entre F - J Apt 1010, 1011 | 2025-07-08 | 2025-08-05 | 28 | 34.5 | 43.7 | 126.7 | MURO | 43.933 | 3 | 126.667
23472 - TERRA (MANAZANA 4) | M - 1152 | Outinord Ind 1/2" | Muros Torre 1 Eje 12 al 19 entre F - J Apt 1010, 1011 | 2025-07-08 | 2025-08-05 | 28 | 34.5 | 43.1 | 124.9 | MURO | 43.933 | 3 | 124.928
23472 - TERRA (MANAZANA 4) | M-1144 | Outinord IND ½" | Muros torre 1 eje 1 al 5 entre A-E apto 904, 905 | 2025-07-04 | 2025-08-01 | 28 | 34.5 | 49.4 | 143.2 | MURO | 48.6 | 3 | 143.188
23472 - TERRA (MANAZANA 4) | M-1144 | Outinord IND ½" | Muros torre 1 eje 1 al 5 entre A-E apto 904, 905 | 2025-07-04 | 2025-08-01 | 28 | 34.5 | 48 | 139.1 | MURO | 48.6 | 3 | 139.13
23472 - TERRA (MANAZANA 4) | M-1144 | Outinord IND ½" | Muros torre 1 eje 1 al 5 entre A-E apto 904, 905 | 2025-07-04 | 2025-08-01 | 28 | 34.5 | 48.4 | 140.3 | MURO | 48.6 | 3 | 140.29
23472 - TERRA (MANAZANA 4) | M-1146 | Outinord IND 1/2" | Muros torre 1, eje 1 al 5. entre F - J, Apt. 902, 903. | 2025-07-05 | 2025-08-02 | 28 | 34.5 | 39.1 | 113.3 | MURO | 38.267 | 3 | 113.333
23472 - TERRA (MANAZANA 4) | M-1146 | Outinord IND 1/2" | Muros torre 1, eje 1 al 5. entre F - J, Apt. 902, 903. | 2025-07-05 | 2025-08-02 | 28 | 34.5 | 37.7 | 109.3 | MURO | 38.267 | 3 | 109.275
23472 - TERRA (MANAZANA 4) | M-1146 | Outinord IND 1/2" | Muros torre 1, eje 1 al 5. entre F - J, Apt. 902, 903. | 2025-07-05 | 2025-08-02 | 28 | 34.5 | 38 | 110.1 | MURO | 38.267 | 3 | 110.145
23472 - TERRA (MANAZANA 4) | PL - 1371 | Outinord IND 1/2" | Escalera torre 1 costado occidental eje 1 al 2 entre D - G piso 22 al piso 23 | 2025-11-28 | 2025-12-26 | 28 | 28 | 32.7 | 116.8 |  | 32.733 | 3 | 116.786
23472 - TERRA (MANAZANA 4) | PL - 1371 | Outinord IND 1/2" | Escalera torre 1 costado occidental eje 1 al 2 entre D - G piso 22 al piso 23 | 2025-11-28 | 2025-12-26 | 28 | 28 | 33.1 | 118.2 |  | 32.733 | 3 | 118.214
23472 - TERRA (MANAZANA 4) | PL - 1371 | Outinord IND 1/2" | Escalera torre 1 costado occidental eje 1 al 2 entre D - G piso 22 al piso 23 | 2025-11-28 | 2025-12-26 | 28 | 28 | 32.4 | 115.7 |  | 32.733 | 3 | 115.714
23472 - TERRA (MANAZANA 4) | M - 1404 | Outinord IND 1" | Escalera corte 8, 9 y 10 entre torres 2 y 3 | 2026-05-06 | 2026-06-03 | 28 | 27.6 | 38.9 | 140.9 |  | 39.633 | 3 | 140.942
23472 - TERRA (MANAZANA 4) | M - 1404 | Outinord IND 1" | Escalera corte 8, 9 y 10 entre torres 2 y 3 | 2026-05-06 | 2026-06-03 | 28 | 27.6 | 39.7 | 143.8 |  | 39.633 | 3 | 143.841
23472 - TERRA (MANAZANA 4) | M - 1404 | Outinord IND 1" | Escalera corte 8, 9 y 10 entre torres 2 y 3 | 2026-05-06 | 2026-06-03 | 28 | 27.6 | 40.3 | 146 |  | 39.633 | 3 | 146.014
23472 - TERRA (MANAZANA 4) | M - 1402 | Tremie | Escalera tramo 6 - 6 , 7 - 7 entre torres 2 y 3 | 2026-04-21 | 2026-05-19 | 28 | 27.6 | 26.4 | 95.7 |  | 26.567 | 3 | 95.652
23472 - TERRA (MANAZANA 4) | M - 1402 | Tremie | Escalera tramo 6 - 6 , 7 - 7 entre torres 2 y 3 | 2026-04-21 | 2026-05-19 | 28 | 27.6 | 26.8 | 97.1 |  | 26.567 | 3 | 97.101
23472 - TERRA (MANAZANA 4) | M - 1402 | Tremie | Escalera tramo 6 - 6 , 7 - 7 entre torres 2 y 3 | 2026-04-21 | 2026-05-19 | 28 | 27.6 | 26.5 | 96 |  | 26.567 | 3 | 96.014
23472 - TERRA (MANAZANA 4) | M-1401 | TREMIE 1" | Ménsulas entre torres 2 y 3 | 2026-04-16 | 2026-05-14 | 28 | 27.6 | 34.9 | 126.4 |  | 35.233 | 3 | 126.449
23472 - TERRA (MANAZANA 4) | M-1401 | TREMIE 1" | Ménsulas entre torres 2 y 3 | 2026-04-16 | 2026-05-14 | 28 | 27.6 | 35.1 | 127.2 |  | 35.233 | 3 | 127.174
23472 - TERRA (MANAZANA 4) | M-1401 | TREMIE 1" | Ménsulas entre torres 2 y 3 | 2026-04-16 | 2026-05-14 | 28 | 27.6 | 35.7 | 129.3 |  | 35.233 | 3 | 129.348
23472 - TERRA (MANAZANA 4) | PL - 1400 | Outinord IND 1" | Salón comunal 2 placa y muros de contorno de las materas tipo 2 y 3 piso 1 Apaup eje 11" entre A - E costado oriental | 2026-04-08 | 2026-05-06 | 28 | 27.6 | 43 | 155.8 | MURO | 43.467 | 3 | 155.797
23472 - TERRA (MANAZANA 4) | PL - 1400 | Outinord IND 1" | Salón comunal 2 placa y muros de contorno de las materas tipo 2 y 3 piso 1 Apaup eje 11" entre A - E costado oriental | 2026-04-08 | 2026-05-06 | 28 | 27.6 | 43.4 | 157.2 | MURO | 43.467 | 3 | 157.246
23472 - TERRA (MANAZANA 4) | PL - 1400 | Outinord IND 1" | Salón comunal 2 placa y muros de contorno de las materas tipo 2 y 3 piso 1 Apaup eje 11" entre A - E costado oriental | 2026-04-08 | 2026-05-06 | 28 | 27.6 | 44 | 159.4 | MURO | 43.467 | 3 | 159.42
23472 - TERRA (MANAZANA 4) | PL - 1399 | Outinord IND 1" | Placa de escalera entre Torres 2 y 3 N + 1.50 y N + 2.75 | 2026-04-06 | 2026-05-04 | 28 | 27.6 | 39.4 | 142.8 | PLACA | 39.8 | 3 | 142.754
23472 - TERRA (MANAZANA 4) | PL - 1399 | Outinord IND 1" | Placa de escalera entre Torres 2 y 3 N + 1.50 y N + 2.75 | 2026-04-06 | 2026-05-04 | 28 | 27.6 | 40.2 | 145.7 | PLACA | 39.8 | 3 | 145.652
23472 - TERRA (MANAZANA 4) | PL - 1399 | Outinord IND 1" | Placa de escalera entre Torres 2 y 3 N + 1.50 y N + 2.75 | 2026-04-06 | 2026-05-04 | 28 | 27.6 | 39.8 | 144.2 | PLACA | 39.8 | 3 | 144.203
23472 - TERRA (MANAZANA 4) | M - 1398 | Outinord IND | Placa matera costado Nororiental tipo 2 y 3 eje 11" entre A - E y el muro de la matera tipo 3 (6) eje A' entre 9' y 11' y eje 11' entre A - C | 2026-03-25 | 2026-04-22 | 28 | 27.6 | 44.6 | 161.6 | MURO | 44.267 | 3 | 161.594
23472 - TERRA (MANAZANA 4) | M - 1398 | Outinord IND | Placa matera costado Nororiental tipo 2 y 3 eje 11" entre A - E y el muro de la matera tipo 3 (6) eje A' entre 9' y 11' y eje 11' entre A - C | 2026-03-25 | 2026-04-22 | 28 | 27.6 | 43.4 | 157.2 | MURO | 44.267 | 3 | 157.246
23472 - TERRA (MANAZANA 4) | M - 1398 | Outinord IND | Placa matera costado Nororiental tipo 2 y 3 eje 11" entre A - E y el muro de la matera tipo 3 (6) eje A' entre 9' y 11' y eje 11' entre A - C | 2026-03-25 | 2026-04-22 | 28 | 27.6 | 44.8 | 162.3 | MURO | 44.267 | 3 | 162.319
23472 - TERRA (MANAZANA 4) | M - 1397 | Outinord IND 1/2" | Ménsulas tipo 1 en los muros entre las torres 2 y 3 | 2026-03-10 | 2026-04-07 | 28 | 27.6 | 35.8 | 129.7 | MURO | 35.4 | 3 | 129.71
23472 - TERRA (MANAZANA 4) | M - 1397 | Outinord IND 1/2" | Ménsulas tipo 1 en los muros entre las torres 2 y 3 | 2026-03-10 | 2026-04-07 | 28 | 27.6 | 35.1 | 127.2 | MURO | 35.4 | 3 | 127.174
23472 - TERRA (MANAZANA 4) | M - 1397 | Outinord IND 1/2" | Ménsulas tipo 1 en los muros entre las torres 2 y 3 | 2026-03-10 | 2026-04-07 | 28 | 27.6 | 35.3 | 127.9 | MURO | 35.4 | 3 | 127.899
23472 - TERRA (MANAZANA 4) | PL - 1396 | outinord IND 1" | Salón comunal 2 placa matera tipo 2 piso 1 eje 11 al 11" entre C-E | 2026-03-07 | 2026-04-04 | 28 | 27.6 | 42.8 | 155.1 | PLACA | 42.933 | 3 | 155.072
23472 - TERRA (MANAZANA 4) | PL - 1396 | outinord IND 1" | Salón comunal 2 placa matera tipo 2 piso 1 eje 11 al 11" entre C-E | 2026-03-07 | 2026-04-04 | 28 | 27.6 | 42.7 | 154.7 | PLACA | 42.933 | 3 | 154.71
23472 - TERRA (MANAZANA 4) | PL - 1396 | outinord IND 1" | Salón comunal 2 placa matera tipo 2 piso 1 eje 11 al 11" entre C-E | 2026-03-07 | 2026-04-04 | 28 | 27.6 | 43.3 | 156.9 | PLACA | 42.933 | 3 | 156.884
23472 - TERRA (MANAZANA 4) | M - 1395 | Outinord IND 1" | Salón comunal 2 placa y muros materas tipo 3 eje 9' al 11' entre A - B' y eje 10' al 11 entre A' - B piso 1 | 2026-03-05 | 2026-04-02 | 28 | 27.6 | 35 | 126.8 | MURO | 35 | 3 | 126.812
23472 - TERRA (MANAZANA 4) | M - 1395 | Outinord IND 1" | Salón comunal 2 placa y muros materas tipo 3 eje 9' al 11' entre A - B' y eje 10' al 11 entre A' - B piso 1 | 2026-03-05 | 2026-04-02 | 28 | 27.6 | 35 | 126.8 | MURO | 35 | 3 | 126.812
23472 - TERRA (MANAZANA 4) | M - 1395 | Outinord IND 1" | Salón comunal 2 placa y muros materas tipo 3 eje 9' al 11' entre A - B' y eje 10' al 11 entre A' - B piso 1 | 2026-03-05 | 2026-04-02 | 28 | 27.6 | 35 | 126.8 | MURO | 35 | 3 | 126.812
23472 - TERRA (MANAZANA 4) | PL - 1394 | Outinord IND Inclusión de aire 1" | Entre torres 2 y 3 placa cubierta escalera N+ 9.25 | 2026-02-27 | 2026-03-27 | 28 | 27.6 | 43.7 | 158.3 | PLACA | 44.067 | 3 | 158.333
23472 - TERRA (MANAZANA 4) | PL - 1394 | Outinord IND Inclusión de aire 1" | Entre torres 2 y 3 placa cubierta escalera N+ 9.25 | 2026-02-27 | 2026-03-27 | 28 | 27.6 | 45 | 163 | PLACA | 44.067 | 3 | 163.043
23472 - TERRA (MANAZANA 4) | PL - 1394 | Outinord IND Inclusión de aire 1" | Entre torres 2 y 3 placa cubierta escalera N+ 9.25 | 2026-02-27 | 2026-03-27 | 28 | 27.6 | 43.5 | 157.6 | PLACA | 44.067 | 3 | 157.609
23472 - TERRA (MANAZANA 4) | M - 1393 | Outinord IND 1" | Salón comunal 2 muros y placa de la matera tipo 3 eje 10 al 11 entre A´- B´ piso 1 | 2026-02-24 | 2026-03-24 | 28 | 27.6 | 38.3 | 138.8 | MURO | 37.767 | 3 | 138.768
23472 - TERRA (MANAZANA 4) | M - 1393 | Outinord IND 1" | Salón comunal 2 muros y placa de la matera tipo 3 eje 10 al 11 entre A´- B´ piso 1 | 2026-02-24 | 2026-03-24 | 28 | 27.6 | 36.7 | 133 | MURO | 37.767 | 3 | 132.971
23472 - TERRA (MANAZANA 4) | M - 1393 | Outinord IND 1" | Salón comunal 2 muros y placa de la matera tipo 3 eje 10 al 11 entre A´- B´ piso 1 | 2026-02-24 | 2026-03-24 | 28 | 27.6 | 38.3 | 138.8 | MURO | 37.767 | 3 | 138.768
23472 - TERRA (MANAZANA 4) | PL - 1392 | Outinord IND 1" | Salón Comunal 2 Riostras de la matera tipo 1 eje 8 al 9 entre A - E y placa de la matera tipo 2 eje 10 al 11 entre C - E | 2026-02-12 | 2026-03-12 | 28 | 27.6 | 44.8 | 162.3 | PLACA | 45.167 | 3 | 162.319
23472 - TERRA (MANAZANA 4) | PL - 1392 | Outinord IND 1" | Salón Comunal 2 Riostras de la matera tipo 1 eje 8 al 9 entre A - E y placa de la matera tipo 2 eje 10 al 11 entre C - E | 2026-02-12 | 2026-03-12 | 28 | 27.6 | 45.7 | 165.6 | PLACA | 45.167 | 3 | 165.58
23472 - TERRA (MANAZANA 4) | PL - 1392 | Outinord IND 1" | Salón Comunal 2 Riostras de la matera tipo 1 eje 8 al 9 entre A - E y placa de la matera tipo 2 eje 10 al 11 entre C - E | 2026-02-12 | 2026-03-12 | 28 | 27.6 | 45 | 163 | PLACA | 45.167 | 3 | 163.043
23472 - TERRA (MANAZANA 4) | PL 1390 | Outinord IND | Salon comunal 2 vigas vm1 y placa de la metera tipo 2 piso 1 eje 10 al 11 entre C - D | 2026-01-30 | 2026-02-27 | 28 | 27.6 | 45.9 | 166.3 | PLACA | 46.167 | 3 | 166.304
23472 - TERRA (MANAZANA 4) | PL 1390 | Outinord IND | Salon comunal 2 vigas vm1 y placa de la metera tipo 2 piso 1 eje 10 al 11 entre C - D | 2026-01-30 | 2026-02-27 | 28 | 27.6 | 46.9 | 169.9 | PLACA | 46.167 | 3 | 169.928
23472 - TERRA (MANAZANA 4) | PL 1390 | Outinord IND | Salon comunal 2 vigas vm1 y placa de la metera tipo 2 piso 1 eje 10 al 11 entre C - D | 2026-01-30 | 2026-02-27 | 28 | 27.6 | 45.7 | 165.6 | PLACA | 46.167 | 3 | 165.58
23472 - TERRA (MANAZANA 4) | M-1389 | Outinord IND ½" | Muro de contención MC - 1 eje A - P entre 1 - P, 3 - P salon comunal 2 carcamo rampa vehicular eje 7 entre A - B salon comunal 2 | 2026-01-23 | 2026-02-20 | 28 | 27.6 | 37.1 | 134.4 | MURO | 36.533 | 3 | 134.42
23472 - TERRA (MANAZANA 4) | M-1389 | Outinord IND ½" | Muro de contención MC - 1 eje A - P entre 1 - P, 3 - P salon comunal 2 carcamo rampa vehicular eje 7 entre A - B salon comunal 2 | 2026-01-23 | 2026-02-20 | 28 | 27.6 | 36.1 | 130.8 | MURO | 36.533 | 3 | 130.797
23472 - TERRA (MANAZANA 4) | M-1389 | Outinord IND ½" | Muro de contención MC - 1 eje A - P entre 1 - P, 3 - P salon comunal 2 carcamo rampa vehicular eje 7 entre A - B salon comunal 2 | 2026-01-23 | 2026-02-20 | 28 | 27.6 | 36.4 | 131.9 | MURO | 36.533 | 3 | 131.884
23472 - TERRA (MANAZANA 4) | PL - 1388 | Outinord IND | Salón comunal matera tipo 1eje 9 al 10 entre D - E y los bordillos de la matera tipo 2 eje 10 al 11 entre C - D Piso 1 | 2026-01-22 | 2026-02-19 | 28 | 27.6 | 42.1 | 152.5 |  | 41.5 | 3 | 152.536
23472 - TERRA (MANAZANA 4) | PL - 1388 | Outinord IND | Salón comunal matera tipo 1eje 9 al 10 entre D - E y los bordillos de la matera tipo 2 eje 10 al 11 entre C - D Piso 1 | 2026-01-22 | 2026-02-19 | 28 | 27.6 | 41 | 148.6 |  | 41.5 | 3 | 148.551
23472 - TERRA (MANAZANA 4) | PL - 1388 | Outinord IND | Salón comunal matera tipo 1eje 9 al 10 entre D - E y los bordillos de la matera tipo 2 eje 10 al 11 entre C - D Piso 1 | 2026-01-22 | 2026-02-19 | 28 | 27.6 | 41.4 | 150 |  | 41.5 | 3 | 150
23472 - TERRA (MANAZANA 4) | PL - 1386 | Outinord IND | Placa matera tipo 1 salón comunal eje 8 al 9 entre C - C´ | 2026-01-15 | 2026-02-12 | 28 | 27.6 | 35.6 | 129 | PLACA | 35.067 | 3 | 128.986
23472 - TERRA (MANAZANA 4) | PL - 1386 | Outinord IND | Placa matera tipo 1 salón comunal eje 8 al 9 entre C - C´ | 2026-01-15 | 2026-02-12 | 28 | 27.6 | 34.6 | 125.4 | PLACA | 35.067 | 3 | 125.362
23472 - TERRA (MANAZANA 4) | PL - 1386 | Outinord IND | Placa matera tipo 1 salón comunal eje 8 al 9 entre C - C´ | 2026-01-15 | 2026-02-12 | 28 | 27.6 | 35 | 126.8 | PLACA | 35.067 | 3 | 126.812
23472 - TERRA (MANAZANA 4) | M-1383 | Outinord IND 1" | Entre torre 2 y 3 vigas V - 301, V - 302, V - 303 y las mensulas tipo 2 | 2025-12-17 | 2026-01-14 | 28 | 27.6 | 43.6 | 158 |  | 42.867 | 3 | 157.971
23472 - TERRA (MANAZANA 4) | M-1383 | Outinord IND 1" | Entre torre 2 y 3 vigas V - 301, V - 302, V - 303 y las mensulas tipo 2 | 2025-12-17 | 2026-01-14 | 28 | 27.6 | 42.2 | 152.9 |  | 42.867 | 3 | 152.899
23472 - TERRA (MANAZANA 4) | M-1383 | Outinord IND 1" | Entre torre 2 y 3 vigas V - 301, V - 302, V - 303 y las mensulas tipo 2 | 2025-12-17 | 2026-01-14 | 28 | 27.6 | 42.8 | 155.1 |  | 42.867 | 3 | 155.072
23472 - TERRA (MANAZANA 4) | PL-1384 | Outinord IND 1" | Columnetas de la matera tipo 2 eje 10´ al 11´ entre C - D tramo matera tipo 3 eje A entre 9 al 11´ y la placa de la matera tipo 1 eje 8 al 9 entre A - B comunal 2 | 2025-12-18 | 2026-01-15 | 28 | 27.6 | 43.7 | 158.3 | PLACA | 43.1 | 3 | 158.333
23472 - TERRA (MANAZANA 4) | PL-1384 | Outinord IND 1" | Columnetas de la matera tipo 2 eje 10´ al 11´ entre C - D tramo matera tipo 3 eje A entre 9 al 11´ y la placa de la matera tipo 1 eje 8 al 9 entre A - B comunal 2 | 2025-12-18 | 2026-01-15 | 28 | 27.6 | 42.6 | 154.3 | PLACA | 43.1 | 3 | 154.348
23472 - TERRA (MANAZANA 4) | PL-1384 | Outinord IND 1" | Columnetas de la matera tipo 2 eje 10´ al 11´ entre C - D tramo matera tipo 3 eje A entre 9 al 11´ y la placa de la matera tipo 1 eje 8 al 9 entre A - B comunal 2 | 2025-12-18 | 2026-01-15 | 28 | 27.6 | 43 | 155.8 | PLACA | 43.1 | 3 | 155.797
23472 - TERRA (MANAZANA 4) | M - 1381 | Outinord IND 1 / 2 " | Muros torre 1 recorrido del ascensor M - 21 ( 2 ) M - 05 eje 8 al 9 entre D - E | 2025-12-12 | 2026-01-09 | 28 | 27.6 | 29.5 | 106.9 | MURO | 29.433 | 3 | 106.884
23472 - TERRA (MANAZANA 4) | M - 1381 | Outinord IND 1 / 2 " | Muros torre 1 recorrido del ascensor M - 21 ( 2 ) M - 05 eje 8 al 9 entre D - E | 2025-12-12 | 2026-01-09 | 28 | 27.6 | 29.9 | 108.3 | MURO | 29.433 | 3 | 108.333
23472 - TERRA (MANAZANA 4) | M - 1381 | Outinord IND 1 / 2 " | Muros torre 1 recorrido del ascensor M - 21 ( 2 ) M - 05 eje 8 al 9 entre D - E | 2025-12-12 | 2026-01-09 | 28 | 27.6 | 28.9 | 104.7 | MURO | 29.433 | 3 | 104.71
23472 - TERRA (MANAZANA 4) | PL - 1379 | Outinord IND 1" | Salón comunal 1 Zapatas y zarpas Z - 1 P(2) Z- 2 P(3) Z3P y arranque de muros MC - 2 de la cimentación del comunal 1 eje 1 - P, 3 - P entre A - P. B - P | 2025-12-09 | 2026-01-06 | 28 | 27.6 | 34.3 | 124.3 | MURO | 34.4 | 3 | 124.275
23472 - TERRA (MANAZANA 4) | PL - 1379 | Outinord IND 1" | Salón comunal 1 Zapatas y zarpas Z - 1 P(2) Z- 2 P(3) Z3P y arranque de muros MC - 2 de la cimentación del comunal 1 eje 1 - P, 3 - P entre A - P. B - P | 2025-12-09 | 2026-01-06 | 28 | 27.6 | 35 | 126.8 | MURO | 34.4 | 3 | 126.812
23472 - TERRA (MANAZANA 4) | PL - 1379 | Outinord IND 1" | Salón comunal 1 Zapatas y zarpas Z - 1 P(2) Z- 2 P(3) Z3P y arranque de muros MC - 2 de la cimentación del comunal 1 eje 1 - P, 3 - P entre A - P. B - P | 2025-12-09 | 2026-01-06 | 28 | 27.6 | 33.9 | 122.8 | MURO | 34.4 | 3 | 122.826
23472 - TERRA (MANAZANA 4) | M - 1376 | Outinord IND 1 / 2 " | Salón comunal 2 bordillo de la matera tipo 1 eje 8 al 10 entre B – E | 2025-12-05 | 2026-01-02 | 28 | 27.6 | 40.4 | 146.4 |  | 40.067 | 3 | 146.377
23472 - TERRA (MANAZANA 4) | M - 1376 | Outinord IND 1 / 2 " | Salón comunal 2 bordillo de la matera tipo 1 eje 8 al 10 entre B – E | 2025-12-05 | 2026-01-02 | 28 | 27.6 | 39.7 | 143.8 |  | 40.067 | 3 | 143.841
23472 - TERRA (MANAZANA 4) | M - 1376 | Outinord IND 1 / 2 " | Salón comunal 2 bordillo de la matera tipo 1 eje 8 al 10 entre B – E | 2025-12-05 | 2026-01-02 | 28 | 27.6 | 40.1 | 145.3 |  | 40.067 | 3 | 145.29
23472 - TERRA (MANAZANA 4) | M - 1374 | Outinord IND 1 / 2" | Muros cubierta de la escalera costado occidental torre 1 eje 1 al 2 entre D – E ; M – 21 (2) ; M – 05 | 2025-12-02 | 2025-12-30 | 28 | 27.6 | 33.8 | 122.5 | MURO | 33.2 | 3 | 122.464
23472 - TERRA (MANAZANA 4) | M - 1374 | Outinord IND 1 / 2" | Muros cubierta de la escalera costado occidental torre 1 eje 1 al 2 entre D – E ; M – 21 (2) ; M – 05 | 2025-12-02 | 2025-12-30 | 28 | 27.6 | 32.8 | 118.8 | MURO | 33.2 | 3 | 118.841
23472 - TERRA (MANAZANA 4) | M - 1374 | Outinord IND 1 / 2" | Muros cubierta de la escalera costado occidental torre 1 eje 1 al 2 entre D – E ; M – 21 (2) ; M – 05 | 2025-12-02 | 2025-12-30 | 28 | 27.6 | 33 | 119.6 | MURO | 33.2 | 3 | 119.565
23472 - TERRA (MANAZANA 4) | M - 1372 | Outinord IND 1 / 2" | Salón comunal 2 columnetas materas tipo 1 eje 8 al 10 entre C – E y bordillos de la matera tipo 1 eje 8 al 9 entre A – B N + 1.50 | 2025-12-01 | 2025-12-29 | 28 | 27.6 | 37.7 | 136.6 |  | 37.167 | 3 | 136.594
23472 - TERRA (MANAZANA 4) | M - 1372 | Outinord IND 1 / 2" | Salón comunal 2 columnetas materas tipo 1 eje 8 al 10 entre C – E y bordillos de la matera tipo 1 eje 8 al 9 entre A – B N + 1.50 | 2025-12-01 | 2025-12-29 | 28 | 27.6 | 36.8 | 133.3 |  | 37.167 | 3 | 133.333
23472 - TERRA (MANAZANA 4) | M - 1372 | Outinord IND 1 / 2" | Salón comunal 2 columnetas materas tipo 1 eje 8 al 10 entre C – E y bordillos de la matera tipo 1 eje 8 al 9 entre A – B N + 1.50 | 2025-12-01 | 2025-12-29 | 28 | 27.6 | 37 | 134.1 |  | 37.167 | 3 | 134.058
23472 - TERRA (MANAZANA 4) | M - 1367 | Outinord IND 1 / 2 " | Muros cubierta torre 1 escalera costado oriental eje 17 al 19 entre D - G | 2025-11-24 | 2025-12-22 | 28 | 27.6 | 37.5 | 135.9 | MURO | 38 | 3 | 135.87
23472 - TERRA (MANAZANA 4) | M - 1367 | Outinord IND 1 / 2 " | Muros cubierta torre 1 escalera costado oriental eje 17 al 19 entre D - G | 2025-11-24 | 2025-12-22 | 28 | 27.6 | 38.8 | 140.6 | MURO | 38 | 3 | 140.58
23472 - TERRA (MANAZANA 4) | M - 1367 | Outinord IND 1 / 2 " | Muros cubierta torre 1 escalera costado oriental eje 17 al 19 entre D - G | 2025-11-24 | 2025-12-22 | 28 | 27.6 | 37.7 | 136.6 | MURO | 38 | 3 | 136.594
23472 - TERRA (MANAZANA 4) | PL - 1366 | Outinord IND 1 / 2 " | Placa de conexión escalera torres 2 y 3 salon comunal 2 columnetas matera tipo 1 N + 1.50 | 2025-11-24 | 2025-12-22 | 28 | 27.6 | 34 | 123.2 | PLACA | 34.1 | 3 | 123.188
23472 - TERRA (MANAZANA 4) | PL - 1366 | Outinord IND 1 / 2 " | Placa de conexión escalera torres 2 y 3 salon comunal 2 columnetas matera tipo 1 N + 1.50 | 2025-11-24 | 2025-12-22 | 28 | 27.6 | 34.5 | 125 | PLACA | 34.1 | 3 | 125
23472 - TERRA (MANAZANA 4) | PL - 1366 | Outinord IND 1 / 2 " | Placa de conexión escalera torres 2 y 3 salon comunal 2 columnetas matera tipo 1 N + 1.50 | 2025-11-24 | 2025-12-22 | 28 | 27.6 | 33.8 | 122.5 | PLACA | 34.1 | 3 | 122.464
23472 - TERRA (MANAZANA 4) | M - 1364 | Outinord IND 1/2" | Muros de la escalera entre Torres 2 y 3 N + 5.95 al N + 9.25 | 2025-11-21 | 2025-12-19 | 28 | 27.6 | 37.5 | 135.9 | MURO | 37.133 | 3 | 135.87
23472 - TERRA (MANAZANA 4) | M - 1364 | Outinord IND 1/2" | Muros de la escalera entre Torres 2 y 3 N + 5.95 al N + 9.25 | 2025-11-21 | 2025-12-19 | 28 | 27.6 | 36.8 | 133.3 | MURO | 37.133 | 3 | 133.333
23472 - TERRA (MANAZANA 4) | M - 1364 | Outinord IND 1/2" | Muros de la escalera entre Torres 2 y 3 N + 5.95 al N + 9.25 | 2025-11-21 | 2025-12-19 | 28 | 27.6 | 37.1 | 134.4 | MURO | 37.133 | 3 | 134.42
23472 - TERRA (MANAZANA 4) | M-1363 | Outinord IND 1/2" | Muros torre 1 eje 1 al 6 entre D-J apt 2402-2403 y muro divisorio sala de estar eje 6 entre A-D apt 2405 | 2025-11-18 | 2025-12-16 | 28 | 27.6 | 42.8 | 155.1 | MURO | 42.833 | 3 | 155.072
23472 - TERRA (MANAZANA 4) | M-1363 | Outinord IND 1/2" | Muros torre 1 eje 1 al 6 entre D-J apt 2402-2403 y muro divisorio sala de estar eje 6 entre A-D apt 2405 | 2025-11-18 | 2025-12-16 | 28 | 27.6 | 43.3 | 156.9 | MURO | 42.833 | 3 | 156.884
23472 - TERRA (MANAZANA 4) | M-1363 | Outinord IND 1/2" | Muros torre 1 eje 1 al 6 entre D-J apt 2402-2403 y muro divisorio sala de estar eje 6 entre A-D apt 2405 | 2025-11-18 | 2025-12-16 | 28 | 27.6 | 42.4 | 153.6 | MURO | 42.833 | 3 | 153.623
23472 - TERRA (MANAZANA 4) | M - 1361 | Outinord IND 1/2" | Muros torre 1 eje 1 al 5 entre A - E apt 2404, 2405 y muro divisorio alcoba eje 6 entre I - J apt 2402 | 2025-11-14 | 2025-12-12 | 28 | 27.6 | 33 | 119.6 | MURO | 33.267 | 3 | 119.565
23472 - TERRA (MANAZANA 4) | M - 1361 | Outinord IND 1/2" | Muros torre 1 eje 1 al 5 entre A - E apt 2404, 2405 y muro divisorio alcoba eje 6 entre I - J apt 2402 | 2025-11-14 | 2025-12-12 | 28 | 27.6 | 33.3 | 120.7 | MURO | 33.267 | 3 | 120.652
23472 - TERRA (MANAZANA 4) | M - 1361 | Outinord IND 1/2" | Muros torre 1 eje 1 al 5 entre A - E apt 2404, 2405 y muro divisorio alcoba eje 6 entre I - J apt 2402 | 2025-11-14 | 2025-12-12 | 28 | 27.6 | 33.5 | 121.4 | MURO | 33.267 | 3 | 121.377
23472 - TERRA (MANAZANA 4) | M - 1360 | Outinord IND 1/2" | Muros torre 1 eje 6 al 11 entre F – J apt 2401, 2412 y muro divisorio sala de estar eje 9 entre A apt 2406 | 2025-11-13 | 2025-12-11 | 28 | 27.6 | 38 | 137.7 | MURO | 38.567 | 3 | 137.681
23472 - TERRA (MANAZANA 4) | M - 1360 | Outinord IND 1/2" | Muros torre 1 eje 6 al 11 entre F – J apt 2401, 2412 y muro divisorio sala de estar eje 9 entre A apt 2406 | 2025-11-13 | 2025-12-11 | 28 | 27.6 | 39.3 | 142.4 | MURO | 38.567 | 3 | 142.391
23472 - TERRA (MANAZANA 4) | M - 1360 | Outinord IND 1/2" | Muros torre 1 eje 6 al 11 entre F – J apt 2401, 2412 y muro divisorio sala de estar eje 9 entre A apt 2406 | 2025-11-13 | 2025-12-11 | 28 | 27.6 | 38.4 | 139.1 | MURO | 38.567 | 3 | 139.13
23472 - TERRA (MANAZANA 4) | M - 1358 | Outinord IND 1/2" | Muros torre 1 eje 6 al 11 entre A – E apt 2406 – 2407 y muro divisorio de sala de estar eje 15 entre 1-J apt 2411 | 2025-11-12 | 2025-12-10 | 28 | 27.6 | 41.8 | 151.4 | MURO | 42.033 | 3 | 151.449
23472 - TERRA (MANAZANA 4) | M - 1358 | Outinord IND 1/2" | Muros torre 1 eje 6 al 11 entre A – E apt 2406 – 2407 y muro divisorio de sala de estar eje 15 entre 1-J apt 2411 | 2025-11-12 | 2025-12-10 | 28 | 27.6 | 42.9 | 155.4 | MURO | 42.033 | 3 | 155.435
23472 - TERRA (MANAZANA 4) | M - 1358 | Outinord IND 1/2" | Muros torre 1 eje 6 al 11 entre A – E apt 2406 – 2407 y muro divisorio de sala de estar eje 15 entre 1-J apt 2411 | 2025-11-12 | 2025-12-10 | 28 | 27.6 | 41.4 | 150 | MURO | 42.033 | 3 | 150
23472 - TERRA (MANAZANA 4) | M - 1357 | Outinord IND 1 / 2" | Muros torre 1 eje 12 al 17 entre F - J apt 2410 - 2411 | 2025-11-11 | 2025-12-09 | 28 | 27.6 | 37 | 134.1 | MURO | 37.333 | 3 | 134.058
23472 - TERRA (MANAZANA 4) | M - 1357 | Outinord IND 1 / 2" | Muros torre 1 eje 12 al 17 entre F - J apt 2410 - 2411 | 2025-11-11 | 2025-12-09 | 28 | 27.6 | 37.8 | 137 | MURO | 37.333 | 3 | 136.957
23472 - TERRA (MANAZANA 4) | M - 1357 | Outinord IND 1 / 2" | Muros torre 1 eje 12 al 17 entre F - J apt 2410 - 2411 | 2025-11-11 | 2025-12-09 | 28 | 27.6 | 37.2 | 134.8 | MURO | 37.333 | 3 | 134.783
23472 - TERRA (MANAZANA 4) | M - 1355 | Outinord IND 1 / 2" | Muros torre 1 eje 12 al 14 entre A - E apt 2408 y eje 17 al 19 entre F - J apt 2410 | 2025-11-10 | 2025-12-08 | 28 | 27.6 | 37.8 | 137 | MURO | 37.2 | 3 | 136.957
23472 - TERRA (MANAZANA 4) | M - 1355 | Outinord IND 1 / 2" | Muros torre 1 eje 12 al 14 entre A - E apt 2408 y eje 17 al 19 entre F - J apt 2410 | 2025-11-10 | 2025-12-08 | 28 | 27.6 | 36.8 | 133.3 | MURO | 37.2 | 3 | 133.333
23472 - TERRA (MANAZANA 4) | M - 1355 | Outinord IND 1 / 2" | Muros torre 1 eje 12 al 14 entre A - E apt 2408 y eje 17 al 19 entre F - J apt 2410 | 2025-11-10 | 2025-12-08 | 28 | 27.6 | 37 | 134.1 | MURO | 37.2 | 3 | 134.058
23472 - TERRA (MANAZANA 4) | M - 1354 | Outinord IND 1/2" | Muros torre 1 eje 16 al 19 entre A - E apt 2409 y muro divisorio de sala y baño ejes 14 entre A - E, 15 al 16 entre B - C y 14 al 16 entre E apt 2408 | 2025-11-08 | 2025-12-06 | 28 | 27.6 | 43.9 | 159.1 | MURO | 43.133 | 3 | 159.058
23472 - TERRA (MANAZANA 4) | M - 1354 | Outinord IND 1/2" | Muros torre 1 eje 16 al 19 entre A - E apt 2409 y muro divisorio de sala y baño ejes 14 entre A - E, 15 al 16 entre B - C y 14 al 16 entre E apt 2408 | 2025-11-08 | 2025-12-06 | 28 | 27.6 | 42.5 | 154 | MURO | 43.133 | 3 | 153.986
23472 - TERRA (MANAZANA 4) | M - 1354 | Outinord IND 1/2" | Muros torre 1 eje 16 al 19 entre A - E apt 2409 y muro divisorio de sala y baño ejes 14 entre A - E, 15 al 16 entre B - C y 14 al 16 entre E apt 2408 | 2025-11-08 | 2025-12-06 | 28 | 27.6 | 43 | 155.8 | MURO | 43.133 | 3 | 155.797
23472 - TERRA (MANAZANA 4) | M - 1352 | Outinord IND 1/2" | Muros torre 1 eje 1 al 5 entre F – J apto 2302, 2303 | 2025-11-06 | 2025-12-04 | 28 | 27.6 | 36.1 | 130.8 | MURO | 35.767 | 3 | 130.797
23472 - TERRA (MANAZANA 4) | M - 1352 | Outinord IND 1/2" | Muros torre 1 eje 1 al 5 entre F – J apto 2302, 2303 | 2025-11-06 | 2025-12-04 | 28 | 27.6 | 36.2 | 131.2 | MURO | 35.767 | 3 | 131.159
23472 - TERRA (MANAZANA 4) | M - 1352 | Outinord IND 1/2" | Muros torre 1 eje 1 al 5 entre F – J apto 2302, 2303 | 2025-11-06 | 2025-12-04 | 28 | 27.6 | 35 | 126.8 | MURO | 35.767 | 3 | 126.812
23472 - TERRA (MANAZANA 4) | M – 1350 | Outinord IND 1/2" | Muros torre 1 eje 1 al 5 entre A – E apto 2304, 2305 | 2025-11-05 | 2025-12-03 | 28 | 27.6 | 33.2 | 120.3 | MURO | 33.133 | 3 | 120.29
23472 - TERRA (MANAZANA 4) | M – 1350 | Outinord IND 1/2" | Muros torre 1 eje 1 al 5 entre A – E apto 2304, 2305 | 2025-11-05 | 2025-12-03 | 28 | 27.6 | 33.7 | 122.1 | MURO | 33.133 | 3 | 122.101
23472 - TERRA (MANAZANA 4) | M – 1350 | Outinord IND 1/2" | Muros torre 1 eje 1 al 5 entre A – E apto 2304, 2305 | 2025-11-05 | 2025-12-03 | 28 | 27.6 | 32.5 | 117.8 | MURO | 33.133 | 3 | 117.754
23472 - TERRA (MANAZANA 4) | M - 1348 | Outinord IND 1 / 2" | Muros torre 1 eje 6 al 12 entre F - J aptos 2301 , 2312 | 2025-11-04 | 2025-12-02 | 28 | 27.6 | 35.4 | 128.3 | MURO | 35.3 | 3 | 128.261
23472 - TERRA (MANAZANA 4) | M - 1348 | Outinord IND 1 / 2" | Muros torre 1 eje 6 al 12 entre F - J aptos 2301 , 2312 | 2025-11-04 | 2025-12-02 | 28 | 27.6 | 34.8 | 126.1 | MURO | 35.3 | 3 | 126.087
23472 - TERRA (MANAZANA 4) | M - 1348 | Outinord IND 1 / 2" | Muros torre 1 eje 6 al 12 entre F - J aptos 2301 , 2312 | 2025-11-04 | 2025-12-02 | 28 | 27.6 | 35.7 | 129.3 | MURO | 35.3 | 3 | 129.348
23472 - TERRA (MANAZANA 4) | M - 1346 | Outinord IND 1/2" | Muros torre 1 eje 6 al 11 entre A – E apto 2306, 2307 y muro divisorio eje 8 entre H – J, 9 – J, 11 – J, apto 2301, 2312 | 2025-11-01 | 2025-11-29 | 28 | 27.6 | 37.9 | 137.3 | MURO | 38 | 3 | 137.319
23472 - TERRA (MANAZANA 4) | M - 1346 | Outinord IND 1/2" | Muros torre 1 eje 6 al 11 entre A – E apto 2306, 2307 y muro divisorio eje 8 entre H – J, 9 – J, 11 – J, apto 2301, 2312 | 2025-11-01 | 2025-11-29 | 28 | 27.6 | 38.5 | 139.5 | MURO | 38 | 3 | 139.493
23472 - TERRA (MANAZANA 4) | M - 1346 | Outinord IND 1/2" | Muros torre 1 eje 6 al 11 entre A – E apto 2306, 2307 y muro divisorio eje 8 entre H – J, 9 – J, 11 – J, apto 2301, 2312 | 2025-11-01 | 2025-11-29 | 28 | 27.6 | 37.6 | 136.2 | MURO | 38 | 3 | 136.232
23472 - TERRA (MANAZANA 4) | M - 1344 | Outinord IND 1/2" | Muros torre 1 eje 12 al 14 entre F – J apto 2311 y los muros eje 6 entre A – C, 8 / A -C, 9 – A, 11 – A, 12 – AC entre torres 2 y 3 | 2025-10-31 | 2025-11-28 | 28 | 27.6 | 41.7 | 151.1 | MURO | 41.733 | 3 | 151.087
23472 - TERRA (MANAZANA 4) | M - 1344 | Outinord IND 1/2" | Muros torre 1 eje 12 al 14 entre F – J apto 2311 y los muros eje 6 entre A – C, 8 / A -C, 9 – A, 11 – A, 12 – AC entre torres 2 y 3 | 2025-10-31 | 2025-11-28 | 28 | 27.6 | 42.2 | 152.9 | MURO | 41.733 | 3 | 152.899
23472 - TERRA (MANAZANA 4) | M - 1344 | Outinord IND 1/2" | Muros torre 1 eje 12 al 14 entre F – J apto 2311 y los muros eje 6 entre A – C, 8 / A -C, 9 – A, 11 – A, 12 – AC entre torres 2 y 3 | 2025-10-31 | 2025-11-28 | 28 | 27.6 | 41.3 | 149.6 | MURO | 41.733 | 3 | 149.638
23472 - TERRA (MANAZANA 4) | M - 1340 | Outinord IND 1/2" | Muros torre1 eje 13 al 19 entre A - E apt 2308 - 2309 | 2025-10-29 | 2025-11-26 | 28 | 27.6 | 44.6 | 161.6 | MURO | 44.133 | 3 | 161.594
23472 - TERRA (MANAZANA 4) | M - 1340 | Outinord IND 1/2" | Muros torre1 eje 13 al 19 entre A - E apt 2308 - 2309 | 2025-10-29 | 2025-11-26 | 28 | 27.6 | 44.4 | 160.9 | MURO | 44.133 | 3 | 160.87
23472 - TERRA (MANAZANA 4) | M - 1340 | Outinord IND 1/2" | Muros torre1 eje 13 al 19 entre A - E apt 2308 - 2309 | 2025-10-29 | 2025-11-26 | 28 | 27.6 | 43.4 | 157.2 | MURO | 44.133 | 3 | 157.246
23472 - TERRA (MANAZANA 4) | PL - 1338 | IND con ayudante bombeo | Salón comunal placa de contrapiso eje 1 al 7´entre A - E | 2025-10-29 | 2025-11-26 | 28 | 27.6 | 44.4 | 160.9 | PLACA | 43.867 | 3 | 160.87
23472 - TERRA (MANAZANA 4) | PL - 1338 | IND con ayudante bombeo | Salón comunal placa de contrapiso eje 1 al 7´entre A - E | 2025-10-29 | 2025-11-26 | 28 | 27.6 | 43.9 | 159.1 | PLACA | 43.867 | 3 | 159.058
23472 - TERRA (MANAZANA 4) | PL - 1338 | IND con ayudante bombeo | Salón comunal placa de contrapiso eje 1 al 7´entre A - E | 2025-10-29 | 2025-11-26 | 28 | 27.6 | 43.3 | 156.9 | PLACA | 43.867 | 3 | 156.884
23472 - TERRA (MANAZANA 4) | PL - 1337 | Industrializado con ayudante de bombeo | Salón comunal placa de contrapiso eje 1 al 7´entre A - E | 2025-10-29 | 2025-11-26 | 28 | 27.6 | 43.6 | 158 | PLACA | 43.6 | 3 | 157.971
23472 - TERRA (MANAZANA 4) | PL - 1337 | Industrializado con ayudante de bombeo | Salón comunal placa de contrapiso eje 1 al 7´entre A - E | 2025-10-29 | 2025-11-26 | 28 | 27.6 | 43.9 | 159.1 | PLACA | 43.6 | 3 | 159.058
23472 - TERRA (MANAZANA 4) | PL - 1337 | Industrializado con ayudante de bombeo | Salón comunal placa de contrapiso eje 1 al 7´entre A - E | 2025-10-29 | 2025-11-26 | 28 | 27.6 | 43.3 | 156.9 | PLACA | 43.6 | 3 | 156.884
23472 - TERRA (MANAZANA 4) | M - 1342 | Outinord IND 1/2" | Muros torre 1 eje 14 al 19 entre F - J apt 2310 | 2025-10-30 | 2025-11-27 | 28 | 27.6 | 33.1 | 119.9 | MURO | 33.133 | 3 | 119.928
23472 - TERRA (MANAZANA 4) | M - 1342 | Outinord IND 1/2" | Muros torre 1 eje 14 al 19 entre F - J apt 2310 | 2025-10-30 | 2025-11-27 | 28 | 27.6 | 33.5 | 121.4 | MURO | 33.133 | 3 | 121.377
23472 - TERRA (MANAZANA 4) | M - 1342 | Outinord IND 1/2" | Muros torre 1 eje 14 al 19 entre F - J apt 2310 | 2025-10-30 | 2025-11-27 | 28 | 27.6 | 32.8 | 118.8 | MURO | 33.133 | 3 | 118.841
23472 - TERRA (MANAZANA 4) | M - 1336 | Outinord IND 1 / 2" | Muros torre 1 eje 1 al 5 entre F - J apto 2202, 2203 y vigas de la escalera entre torres 2 y 3 V - 206, V - 207 N + 2.75 | 2025-10-28 | 2025-11-25 | 28 | 27.6 | 40.4 | 146.4 | MURO | 40.067 | 3 | 146.377
23472 - TERRA (MANAZANA 4) | M - 1336 | Outinord IND 1 / 2" | Muros torre 1 eje 1 al 5 entre F - J apto 2202, 2203 y vigas de la escalera entre torres 2 y 3 V - 206, V - 207 N + 2.75 | 2025-10-28 | 2025-11-25 | 28 | 27.6 | 39.6 | 143.5 | MURO | 40.067 | 3 | 143.478
23472 - TERRA (MANAZANA 4) | M - 1336 | Outinord IND 1 / 2" | Muros torre 1 eje 1 al 5 entre F - J apto 2202, 2203 y vigas de la escalera entre torres 2 y 3 V - 206, V - 207 N + 2.75 | 2025-10-28 | 2025-11-25 | 28 | 27.6 | 40.2 | 145.7 | MURO | 40.067 | 3 | 145.652
23472 - TERRA (MANAZANA 4) | M - 1333 | Outinord IND 1/2" | Muros torre 1 eje 1 al 5 entre A - E apt 2204 - 2205 | 2025-10-27 | 2025-11-24 | 28 | 27.6 | 34.4 | 124.6 | MURO | 34.3 | 3 | 124.638
23472 - TERRA (MANAZANA 4) | M - 1333 | Outinord IND 1/2" | Muros torre 1 eje 1 al 5 entre A - E apt 2204 - 2205 | 2025-10-27 | 2025-11-24 | 28 | 27.6 | 34.7 | 125.7 | MURO | 34.3 | 3 | 125.725
23472 - TERRA (MANAZANA 4) | M - 1333 | Outinord IND 1/2" | Muros torre 1 eje 1 al 5 entre A - E apt 2204 - 2205 | 2025-10-27 | 2025-11-24 | 28 | 27.6 | 33.8 | 122.5 | MURO | 34.3 | 3 | 122.464
23472 - TERRA (MANAZANA 4) | M - 1330 | Outinord IND 1/2" | Muros torre 1 eje 6 al 11 entre F - J apt 2201 - 2212 | 2025-10-24 | 2025-11-21 | 28 | 27.6 | 37 | 134.1 | MURO | 36.567 | 3 | 134.058
23472 - TERRA (MANAZANA 4) | M - 1330 | Outinord IND 1/2" | Muros torre 1 eje 6 al 11 entre F - J apt 2201 - 2212 | 2025-10-24 | 2025-11-21 | 28 | 27.6 | 36.5 | 132.2 | MURO | 36.567 | 3 | 132.246
23472 - TERRA (MANAZANA 4) | M - 1330 | Outinord IND 1/2" | Muros torre 1 eje 6 al 11 entre F - J apt 2201 - 2212 | 2025-10-24 | 2025-11-21 | 28 | 27.6 | 36.2 | 131.2 | MURO | 36.567 | 3 | 131.159
23472 - TERRA (MANAZANA 4) | PL - 1328 | Outinord IND ayuda de bombeo | Salón comunal placa de contrapiso eje 7´al 10 entre A - E | 2025-10-24 | 2025-11-21 | 28 | 27.6 | 35.2 | 127.5 | PLACA | 34.3 | 3 | 127.536
23472 - TERRA (MANAZANA 4) | PL - 1328 | Outinord IND ayuda de bombeo | Salón comunal placa de contrapiso eje 7´al 10 entre A - E | 2025-10-24 | 2025-11-21 | 28 | 27.6 | 34 | 123.2 | PLACA | 34.3 | 3 | 123.188
23472 - TERRA (MANAZANA 4) | PL - 1328 | Outinord IND ayuda de bombeo | Salón comunal placa de contrapiso eje 7´al 10 entre A - E | 2025-10-24 | 2025-11-21 | 28 | 27.6 | 33.7 | 122.1 | PLACA | 34.3 | 3 | 122.101
23472 - TERRA (MANAZANA 4) | PL - 1327 | Outinord IND ayuda de bombeo | Salón comunal placa de contrapiso eje 7´al 10 entre A - E | 2025-10-24 | 2025-11-21 | 28 | 27.6 | 39.3 | 142.4 | PLACA | 38.9 | 3 | 142.391
23472 - TERRA (MANAZANA 4) | PL - 1327 | Outinord IND ayuda de bombeo | Salón comunal placa de contrapiso eje 7´al 10 entre A - E | 2025-10-24 | 2025-11-21 | 28 | 27.6 | 38.5 | 139.5 | PLACA | 38.9 | 3 | 139.493
23472 - TERRA (MANAZANA 4) | PL - 1327 | Outinord IND ayuda de bombeo | Salón comunal placa de contrapiso eje 7´al 10 entre A - E | 2025-10-24 | 2025-11-21 | 28 | 27.6 | 38.9 | 140.9 | PLACA | 38.9 | 3 | 140.942
23472 - TERRA (MANAZANA 4) | M - 1326 | Outinord IND 1/2" | Muros torre 1 eje 6 al 11 entre A - E apt 2206, 2207 | 2025-10-23 | 2025-11-20 | 28 | 27.6 | 45.9 | 166.3 | MURO | 44.967 | 3 | 166.304
23472 - TERRA (MANAZANA 4) | M - 1326 | Outinord IND 1/2" | Muros torre 1 eje 6 al 11 entre A - E apt 2206, 2207 | 2025-10-23 | 2025-11-20 | 28 | 27.6 | 44.4 | 160.9 | MURO | 44.967 | 3 | 160.87
23472 - TERRA (MANAZANA 4) | M - 1326 | Outinord IND 1/2" | Muros torre 1 eje 6 al 11 entre A - E apt 2206, 2207 | 2025-10-23 | 2025-11-20 | 28 | 27.6 | 44.6 | 161.6 | MURO | 44.967 | 3 | 161.594
23472 - TERRA (MANAZANA 4) | M - 1324 | Outinord IND 1/2" | Muros torre 1 eje 12 al 19 entre F - J apt 2210, 2211 y muros entre torre 2 y 3 primer tramo cimentación a piso 1 | 2025-10-22 | 2025-11-19 | 28 | 27.6 | 49 | 177.5 | MURO | 48.933 | 3 | 177.536
23472 - TERRA (MANAZANA 4) | M - 1324 | Outinord IND 1/2" | Muros torre 1 eje 12 al 19 entre F - J apt 2210, 2211 y muros entre torre 2 y 3 primer tramo cimentación a piso 1 | 2025-10-22 | 2025-11-19 | 28 | 27.6 | 48.6 | 176.1 | MURO | 48.933 | 3 | 176.087
23472 - TERRA (MANAZANA 4) | M - 1324 | Outinord IND 1/2" | Muros torre 1 eje 12 al 19 entre F - J apt 2210, 2211 y muros entre torre 2 y 3 primer tramo cimentación a piso 1 | 2025-10-22 | 2025-11-19 | 28 | 27.6 | 49.2 | 178.3 | MURO | 48.933 | 3 | 178.261
23472 - TERRA (MANAZANA 4) | M - 1323 | Outinord IND 1/2" | Muros torre 1 eje 12 al 19 entre A - E aptos 2208 - 2209 | 2025-10-21 | 2025-11-18 | 28 | 27.6 | 39.5 | 143.1 | MURO | 39 | 3 | 143.116
23472 - TERRA (MANAZANA 4) | M - 1323 | Outinord IND 1/2" | Muros torre 1 eje 12 al 19 entre A - E aptos 2208 - 2209 | 2025-10-21 | 2025-11-18 | 28 | 27.6 | 38.6 | 139.9 | MURO | 39 | 3 | 139.855
23472 - TERRA (MANAZANA 4) | M - 1323 | Outinord IND 1/2" | Muros torre 1 eje 12 al 19 entre A - E aptos 2208 - 2209 | 2025-10-21 | 2025-11-18 | 28 | 27.6 | 38.9 | 140.9 | MURO | 39 | 3 | 140.942
23472 - TERRA (MANAZANA 4) | PL- 1322 | Outinord IND 1" | Salón comunal placa de contrapiso eje 10 al 11 entre A -E | 2025-10-21 | 2025-11-18 | 28 | 27.6 | 39.9 | 144.6 | PLACA | 38.9 | 3 | 144.565
23472 - TERRA (MANAZANA 4) | PL- 1322 | Outinord IND 1" | Salón comunal placa de contrapiso eje 10 al 11 entre A -E | 2025-10-21 | 2025-11-18 | 28 | 27.6 | 38.7 | 140.2 | PLACA | 38.9 | 3 | 140.217
23472 - TERRA (MANAZANA 4) | PL- 1322 | Outinord IND 1" | Salón comunal placa de contrapiso eje 10 al 11 entre A -E | 2025-10-21 | 2025-11-18 | 28 | 27.6 | 38.1 | 138 | PLACA | 38.9 | 3 | 138.043
23472 - TERRA (MANAZANA 4) | M-1319 | Outinord IND ½" | Muros torre 1 eje 1 al 5 entre F - J apto 2102, 2103 | 2025-10-18 | 2025-11-15 | 28 | 27.6 | 36.7 | 133 | MURO | 36.567 | 3 | 132.971
23472 - TERRA (MANAZANA 4) | M-1319 | Outinord IND ½" | Muros torre 1 eje 1 al 5 entre F - J apto 2102, 2103 | 2025-10-18 | 2025-11-15 | 28 | 27.6 | 37.1 | 134.4 | MURO | 36.567 | 3 | 134.42
23472 - TERRA (MANAZANA 4) | M-1319 | Outinord IND ½" | Muros torre 1 eje 1 al 5 entre F - J apto 2102, 2103 | 2025-10-18 | 2025-11-15 | 28 | 27.6 | 35.9 | 130.1 | MURO | 36.567 | 3 | 130.072
23472 - TERRA (MANAZANA 4) | M-1314 | Outinord IND ½" | Muros torre 1 eje 6 al 11 entre F - J apto 2101, 2112 | 2025-10-15 | 2025-11-12 | 28 | 27.6 | 39.9 | 144.6 | MURO | 40.2 | 3 | 144.565
23472 - TERRA (MANAZANA 4) | M-1314 | Outinord IND ½" | Muros torre 1 eje 6 al 11 entre F - J apto 2101, 2112 | 2025-10-15 | 2025-11-12 | 28 | 27.6 | 41 | 148.6 | MURO | 40.2 | 3 | 148.551
23472 - TERRA (MANAZANA 4) | M-1314 | Outinord IND ½" | Muros torre 1 eje 6 al 11 entre F - J apto 2101, 2112 | 2025-10-15 | 2025-11-12 | 28 | 27.6 | 39.7 | 143.8 | MURO | 40.2 | 3 | 143.841
23472 - TERRA (MANAZANA 4) | PL-1312 | Outinord IND 1" | Placa cimentación escalera entre torres 2, 3 | 2025-10-15 | 2025-11-12 | 28 | 27.6 | 38.8 | 140.6 | PLACA | 38.6 | 3 | 140.58
23472 - TERRA (MANAZANA 4) | PL-1312 | Outinord IND 1" | Placa cimentación escalera entre torres 2, 3 | 2025-10-15 | 2025-11-12 | 28 | 27.6 | 39.3 | 142.4 | PLACA | 38.6 | 3 | 142.391
23472 - TERRA (MANAZANA 4) | PL-1312 | Outinord IND 1" | Placa cimentación escalera entre torres 2, 3 | 2025-10-15 | 2025-11-12 | 28 | 27.6 | 37.7 | 136.6 | PLACA | 38.6 | 3 | 136.594
23472 - TERRA (MANAZANA 4) | M - 1316 | Outinord IND 1/2" | Muros torre 1 eje 1 al 5 entre A - E apt 2104, 2105 | 2025-10-16 | 2025-11-13 | 28 | 27.6 | 34.1 | 123.6 | MURO | 33.467 | 3 | 123.551
23472 - TERRA (MANAZANA 4) | M - 1316 | Outinord IND 1/2" | Muros torre 1 eje 1 al 5 entre A - E apt 2104, 2105 | 2025-10-16 | 2025-11-13 | 28 | 27.6 | 33.6 | 121.7 | MURO | 33.467 | 3 | 121.739
23472 - TERRA (MANAZANA 4) | M - 1316 | Outinord IND 1/2" | Muros torre 1 eje 1 al 5 entre A - E apt 2104, 2105 | 2025-10-16 | 2025-11-13 | 28 | 27.6 | 32.7 | 118.5 | MURO | 33.467 | 3 | 118.478
23472 - TERRA (MANAZANA 4) | M - 1311 | Outinord IND 1 / 2" | Muros torre 1 eje 6 al 11 entre A - E apt 2106, 2107 | 2025-10-14 | 2025-11-11 | 28 | 27.6 | 37 | 134.1 | MURO | 36.667 | 3 | 134.058
23472 - TERRA (MANAZANA 4) | M - 1311 | Outinord IND 1 / 2" | Muros torre 1 eje 6 al 11 entre A - E apt 2106, 2107 | 2025-10-14 | 2025-11-11 | 28 | 27.6 | 36.3 | 131.5 | MURO | 36.667 | 3 | 131.522
23472 - TERRA (MANAZANA 4) | M - 1311 | Outinord IND 1 / 2" | Muros torre 1 eje 6 al 11 entre A - E apt 2106, 2107 | 2025-10-14 | 2025-11-11 | 28 | 27.6 | 36.7 | 133 | MURO | 36.667 | 3 | 132.971
23472 - TERRA (MANAZANA 4) | M - 1309 | Outinord IND 1/2" | Muros torre 1 eje 12 al 19 entre F - J apt 2110 - 2111 | 2025-10-10 | 2025-11-07 | 28 | 27.6 | 34.4 | 124.6 | MURO | 34.933 | 3 | 124.638
23472 - TERRA (MANAZANA 4) | M - 1309 | Outinord IND 1/2" | Muros torre 1 eje 12 al 19 entre F - J apt 2110 - 2111 | 2025-10-10 | 2025-11-07 | 28 | 27.6 | 35 | 126.8 | MURO | 34.933 | 3 | 126.812
23472 - TERRA (MANAZANA 4) | M - 1309 | Outinord IND 1/2" | Muros torre 1 eje 12 al 19 entre F - J apt 2110 - 2111 | 2025-10-10 | 2025-11-07 | 28 | 27.6 | 35.4 | 128.3 | MURO | 34.933 | 3 | 128.261
23472 - TERRA (MANAZANA 4) | M - 1307 | Outinord Ind. 1/2" | Muros Torre 1 eje 12 al 19 entre A - E Apt 2108, 2109 | 2025-10-09 | 2025-11-06 | 28 | 27.6 | 42.4 | 153.6 | MURO | 42.2 | 3 | 153.623
23472 - TERRA (MANAZANA 4) | M - 1307 | Outinord Ind. 1/2" | Muros Torre 1 eje 12 al 19 entre A - E Apt 2108, 2109 | 2025-10-09 | 2025-11-06 | 28 | 27.6 | 42.7 | 154.7 | MURO | 42.2 | 3 | 154.71
23472 - TERRA (MANAZANA 4) | M - 1307 | Outinord Ind. 1/2" | Muros Torre 1 eje 12 al 19 entre A - E Apt 2108, 2109 | 2025-10-09 | 2025-11-06 | 28 | 27.6 | 41.5 | 150.4 | MURO | 42.2 | 3 | 150.362
23472 - TERRA (MANAZANA 4) | M - 1305 | Outinord Ind. 1/2" | Muros Torre 1 eje 1 al 5 entre F - J Apt 2002 , 2003 | 2025-10-08 | 2025-11-05 | 28 | 27.6 | 43.3 | 156.9 | MURO | 43 | 3 | 156.884
23472 - TERRA (MANAZANA 4) | M - 1305 | Outinord Ind. 1/2" | Muros Torre 1 eje 1 al 5 entre F - J Apt 2002 , 2003 | 2025-10-08 | 2025-11-05 | 28 | 27.6 | 42.7 | 154.7 | MURO | 43 | 3 | 154.71
23472 - TERRA (MANAZANA 4) | M - 1305 | Outinord Ind. 1/2" | Muros Torre 1 eje 1 al 5 entre F - J Apt 2002 , 2003 | 2025-10-08 | 2025-11-05 | 28 | 27.6 | 43 | 155.8 | MURO | 43 | 3 | 155.797
23472 - TERRA (MANAZANA 4) | M - 1301 | Outinord IND 1" | Salón comunal matera tipo 6 eje A entre 9 al 11 | 2025-10-07 | 2025-11-04 | 28 | 27.6 | 37 | 134.1 |  | 36.467 | 3 | 134.058
23472 - TERRA (MANAZANA 4) | M - 1301 | Outinord IND 1" | Salón comunal matera tipo 6 eje A entre 9 al 11 | 2025-10-07 | 2025-11-04 | 28 | 27.6 | 36.7 | 133 |  | 36.467 | 3 | 132.971
23472 - TERRA (MANAZANA 4) | M - 1301 | Outinord IND 1" | Salón comunal matera tipo 6 eje A entre 9 al 11 | 2025-10-07 | 2025-11-04 | 28 | 27.6 | 35.7 | 129.3 |  | 36.467 | 3 | 129.348
23472 - TERRA (MANAZANA 4) | M - 1300 | Outinord IND 1 / 2" | Muros torre 1 eje 6 al 11 entre F - J apt 2001, 2012 | 2025-10-06 | 2025-11-03 | 28 | 27.6 | 36.1 | 130.8 | MURO | 36 | 3 | 130.797
23472 - TERRA (MANAZANA 4) | M - 1300 | Outinord IND 1 / 2" | Muros torre 1 eje 6 al 11 entre F - J apt 2001, 2012 | 2025-10-06 | 2025-11-03 | 28 | 27.6 | 36.2 | 131.2 | MURO | 36 | 3 | 131.159
23472 - TERRA (MANAZANA 4) | M - 1300 | Outinord IND 1 / 2" | Muros torre 1 eje 6 al 11 entre F - J apt 2001, 2012 | 2025-10-06 | 2025-11-03 | 28 | 27.6 | 35.7 | 129.3 | MURO | 36 | 3 | 129.348
23472 - TERRA (MANAZANA 4) | M - 1303 | Outinord IND 1 / 2" | Muros torre 1 eje 1 al 5 entre A - E apt 2004 - 2005 | 2025-10-07 | 2025-11-04 | 28 | 27.6 | 49.5 | 179.3 | MURO | 48.633 | 3 | 179.348
23472 - TERRA (MANAZANA 4) | M - 1303 | Outinord IND 1 / 2" | Muros torre 1 eje 1 al 5 entre A - E apt 2004 - 2005 | 2025-10-07 | 2025-11-04 | 28 | 27.6 | 48 | 173.9 | MURO | 48.633 | 3 | 173.913
23472 - TERRA (MANAZANA 4) | M - 1303 | Outinord IND 1 / 2" | Muros torre 1 eje 1 al 5 entre A - E apt 2004 - 2005 | 2025-10-07 | 2025-11-04 | 28 | 27.6 | 48.4 | 175.4 | MURO | 48.633 | 3 | 175.362
23472 - TERRA (MANAZANA 4) | M - 1298 | Outinord IND 1/2" | Muros Torre 1 eje 6 al 11 entre A - E Apt 2006, 2007 | 2025-10-04 | 2025-11-01 | 28 | 27.6 | 36.5 | 132.2 | MURO | 35.867 | 3 | 132.246
23472 - TERRA (MANAZANA 4) | M - 1298 | Outinord IND 1/2" | Muros Torre 1 eje 6 al 11 entre A - E Apt 2006, 2007 | 2025-10-04 | 2025-11-01 | 28 | 27.6 | 35.4 | 128.3 | MURO | 35.867 | 3 | 128.261
23472 - TERRA (MANAZANA 4) | M - 1298 | Outinord IND 1/2" | Muros Torre 1 eje 6 al 11 entre A - E Apt 2006, 2007 | 2025-10-04 | 2025-11-01 | 28 | 27.6 | 35.7 | 129.3 | MURO | 35.867 | 3 | 129.348
23472 - TERRA (MANAZANA 4) | M - 1296 | Outinord IND 1/2" | Muros Torre 1 eje 12 al 19 entre F - J Apt 2010, 2011 | 2025-10-03 | 2025-10-31 | 28 | 27.6 | 41.6 | 150.7 | MURO | 40.9 | 3 | 150.725
23472 - TERRA (MANAZANA 4) | M - 1296 | Outinord IND 1/2" | Muros Torre 1 eje 12 al 19 entre F - J Apt 2010, 2011 | 2025-10-03 | 2025-10-31 | 28 | 27.6 | 41.1 | 148.9 | MURO | 40.9 | 3 | 148.913
23472 - TERRA (MANAZANA 4) | M - 1296 | Outinord IND 1/2" | Muros Torre 1 eje 12 al 19 entre F - J Apt 2010, 2011 | 2025-10-03 | 2025-10-31 | 28 | 27.6 | 40 | 144.9 | MURO | 40.9 | 3 | 144.928
23472 - TERRA (MANAZANA 4) | M - 1294 | Outinord IND 1/2" | Muros torre 1 eje 12 al 19 entre A - E apt 2008 - 2009 | 2025-10-02 | 2025-10-30 | 28 | 27.6 | 40 | 144.9 | MURO | 39.633 | 3 | 144.928
23472 - TERRA (MANAZANA 4) | M - 1294 | Outinord IND 1/2" | Muros torre 1 eje 12 al 19 entre A - E apt 2008 - 2009 | 2025-10-02 | 2025-10-30 | 28 | 27.6 | 39.7 | 143.8 | MURO | 39.633 | 3 | 143.841
23472 - TERRA (MANAZANA 4) | M - 1294 | Outinord IND 1/2" | Muros torre 1 eje 12 al 19 entre A - E apt 2008 - 2009 | 2025-10-02 | 2025-10-30 | 28 | 27.6 | 39.2 | 142 | MURO | 39.633 | 3 | 142.029
23472 - TERRA (MANAZANA 4) | M - 1292 | Outinord IND 1/2" | Muros torre 1 eje 1 al 5 entre F - J apt 1902 - 1903 | 2025-10-01 | 2025-10-29 | 28 | 27.6 | 41.2 | 149.3 | MURO | 40.933 | 3 | 149.275
23472 - TERRA (MANAZANA 4) | M - 1292 | Outinord IND 1/2" | Muros torre 1 eje 1 al 5 entre F - J apt 1902 - 1903 | 2025-10-01 | 2025-10-29 | 28 | 27.6 | 40.6 | 147.1 | MURO | 40.933 | 3 | 147.101
23472 - TERRA (MANAZANA 4) | M - 1292 | Outinord IND 1/2" | Muros torre 1 eje 1 al 5 entre F - J apt 1902 - 1903 | 2025-10-01 | 2025-10-29 | 28 | 27.6 | 41 | 148.6 | MURO | 40.933 | 3 | 148.551
23472 - TERRA (MANAZANA 4) | M - 1286 | Outinord IND 1/2" | Muros Torre 1 eje 6 al 11 entre A - E Apt 1906, 1907 | 2025-09-27 | 2025-10-25 | 28 | 27.6 | 35.5 | 128.6 | MURO | 35.367 | 3 | 128.623
23472 - TERRA (MANAZANA 4) | M - 1286 | Outinord IND 1/2" | Muros Torre 1 eje 6 al 11 entre A - E Apt 1906, 1907 | 2025-09-27 | 2025-10-25 | 28 | 27.6 | 35.6 | 129 | MURO | 35.367 | 3 | 128.986
23472 - TERRA (MANAZANA 4) | M - 1286 | Outinord IND 1/2" | Muros Torre 1 eje 6 al 11 entre A - E Apt 1906, 1907 | 2025-09-27 | 2025-10-25 | 28 | 27.6 | 35 | 126.8 | MURO | 35.367 | 3 | 126.812
23472 - TERRA (MANAZANA 4) | M - 1284 | Outinord IND 1/2" | Muros Torre 1 eje 12 al 19 entre F - J Apt 1910, 1911 | 2025-09-26 | 2025-10-24 | 28 | 27.6 | 40.2 | 145.7 | MURO | 40.233 | 3 | 145.652
23472 - TERRA (MANAZANA 4) | M - 1284 | Outinord IND 1/2" | Muros Torre 1 eje 12 al 19 entre F - J Apt 1910, 1911 | 2025-09-26 | 2025-10-24 | 28 | 27.6 | 39.7 | 143.8 | MURO | 40.233 | 3 | 143.841
23472 - TERRA (MANAZANA 4) | M - 1284 | Outinord IND 1/2" | Muros Torre 1 eje 12 al 19 entre F - J Apt 1910, 1911 | 2025-09-26 | 2025-10-24 | 28 | 27.6 | 40.8 | 147.8 | MURO | 40.233 | 3 | 147.826
23472 - TERRA (MANAZANA 4) | M - 1290 | Outinord IND 1/2" | Muros torre 1 eje 1 al 5 entre A - E apt 1904 - 1905 | 2025-09-30 | 2025-10-28 | 28 | 27.6 | 39 | 141.3 | MURO | 38.6 | 3 | 141.304
23472 - TERRA (MANAZANA 4) | M - 1290 | Outinord IND 1/2" | Muros torre 1 eje 1 al 5 entre A - E apt 1904 - 1905 | 2025-09-30 | 2025-10-28 | 28 | 27.6 | 38.7 | 140.2 | MURO | 38.6 | 3 | 140.217
23472 - TERRA (MANAZANA 4) | M - 1290 | Outinord IND 1/2" | Muros torre 1 eje 1 al 5 entre A - E apt 1904 - 1905 | 2025-09-30 | 2025-10-28 | 28 | 27.6 | 38.1 | 138 | MURO | 38.6 | 3 | 138.043
23472 - TERRA (MANAZANA 4) | M - 1288 | Outinord IND 1/2" | Muros torre 1 eje 6 al 11 entre F - J apt 1912 - 1901 | 2025-09-29 | 2025-10-27 | 28 | 27.6 | 38.8 | 140.6 | MURO | 38.6 | 3 | 140.58
23472 - TERRA (MANAZANA 4) | M - 1288 | Outinord IND 1/2" | Muros torre 1 eje 6 al 11 entre F - J apt 1912 - 1901 | 2025-09-29 | 2025-10-27 | 28 | 27.6 | 37.7 | 136.6 | MURO | 38.6 | 3 | 136.594
23472 - TERRA (MANAZANA 4) | M - 1288 | Outinord IND 1/2" | Muros torre 1 eje 6 al 11 entre F - J apt 1912 - 1901 | 2025-09-29 | 2025-10-27 | 28 | 27.6 | 39.3 | 142.4 | MURO | 38.6 | 3 | 142.391
23472 - TERRA (MANAZANA 4) | M - 1282 | Outinord IND 1/2" | Muros torre 1 eje 12 al 19 entre 19 entre A - E apt 1908 , 1909 | 2025-09-25 | 2025-10-23 | 28 | 27.6 | 38 | 137.7 | MURO | 37.267 | 3 | 137.681
23472 - TERRA (MANAZANA 4) | M - 1282 | Outinord IND 1/2" | Muros torre 1 eje 12 al 19 entre 19 entre A - E apt 1908 , 1909 | 2025-09-25 | 2025-10-23 | 28 | 27.6 | 36.8 | 133.3 | MURO | 37.267 | 3 | 133.333
23472 - TERRA (MANAZANA 4) | M - 1282 | Outinord IND 1/2" | Muros torre 1 eje 12 al 19 entre 19 entre A - E apt 1908 , 1909 | 2025-09-25 | 2025-10-23 | 28 | 27.6 | 37 | 134.1 | MURO | 37.267 | 3 | 134.058
23472 - TERRA (MANAZANA 4) | M - 1280 | Outinord IND 1/2" | Muros torre 1 eje 1 al 5 entre F - J apt 1802 , 1803 | 2025-09-24 | 2025-10-22 | 28 | 27.6 | 38.9 | 140.9 | MURO | 38.967 | 3 | 140.942
23472 - TERRA (MANAZANA 4) | M - 1280 | Outinord IND 1/2" | Muros torre 1 eje 1 al 5 entre F - J apt 1802 , 1803 | 2025-09-24 | 2025-10-22 | 28 | 27.6 | 38.5 | 139.5 | MURO | 38.967 | 3 | 139.493
23472 - TERRA (MANAZANA 4) | M - 1280 | Outinord IND 1/2" | Muros torre 1 eje 1 al 5 entre F - J apt 1802 , 1803 | 2025-09-24 | 2025-10-22 | 28 | 27.6 | 39.5 | 143.1 | MURO | 38.967 | 3 | 143.116
23472 - TERRA (MANAZANA 4) | M - 1278 | Outinord IND 1/2 | Muros torre 1 eje 1 al 5 entre A - E apt 1804 , 1805 | 2025-09-23 | 2025-10-21 | 28 | 27.6 | 38.5 | 139.5 | MURO | 38.467 | 3 | 139.493
23472 - TERRA (MANAZANA 4) | M - 1278 | Outinord IND 1/2 | Muros torre 1 eje 1 al 5 entre A - E apt 1804 , 1805 | 2025-09-23 | 2025-10-21 | 28 | 27.6 | 38.9 | 140.9 | MURO | 38.467 | 3 | 140.942
23472 - TERRA (MANAZANA 4) | M - 1278 | Outinord IND 1/2 | Muros torre 1 eje 1 al 5 entre A - E apt 1804 , 1805 | 2025-09-23 | 2025-10-21 | 28 | 27.6 | 38 | 137.7 | MURO | 38.467 | 3 | 137.681
23472 - TERRA (MANAZANA 4) | M - 1276 | Outinord IND 1 / 2" | Muros torre 1 eje 6 al 11 entre F - J apt. 1801, 1812 | 2025-09-22 | 2025-10-20 | 28 | 27.6 | 38.4 | 139.1 | MURO | 38.167 | 3 | 139.13
23472 - TERRA (MANAZANA 4) | M - 1276 | Outinord IND 1 / 2" | Muros torre 1 eje 6 al 11 entre F - J apt. 1801, 1812 | 2025-09-22 | 2025-10-20 | 28 | 27.6 | 38 | 137.7 | MURO | 38.167 | 3 | 137.681
23472 - TERRA (MANAZANA 4) | M - 1276 | Outinord IND 1 / 2" | Muros torre 1 eje 6 al 11 entre F - J apt. 1801, 1812 | 2025-09-22 | 2025-10-20 | 28 | 27.6 | 38.1 | 138 | MURO | 38.167 | 3 | 138.043
23472 - TERRA (MANAZANA 4) | M - 1274 | Outinord IND 1" | Salón comunal 2 placa de transición y torre 2 y 3 eje D - E entre 1 al 8 piso 1 | 2025-09-22 | 2025-10-20 | 28 | 27.6 | 32.2 | 116.7 | PLACA | 32.133 | 3 | 116.667
23472 - TERRA (MANAZANA 4) | M - 1274 | Outinord IND 1" | Salón comunal 2 placa de transición y torre 2 y 3 eje D - E entre 1 al 8 piso 1 | 2025-09-22 | 2025-10-20 | 28 | 27.6 | 32.5 | 117.8 | PLACA | 32.133 | 3 | 117.754
23472 - TERRA (MANAZANA 4) | M - 1274 | Outinord IND 1" | Salón comunal 2 placa de transición y torre 2 y 3 eje D - E entre 1 al 8 piso 1 | 2025-09-22 | 2025-10-20 | 28 | 27.6 | 31.7 | 114.9 | PLACA | 32.133 | 3 | 114.855
23472 - TERRA (MANAZANA 4) | M - 1273 | Outinord IND 1/2" | Muros Torre 1 eje 6 al 11 entre A - E Apt 1806, 1807 | 2025-09-20 | 2025-10-18 | 28 | 27.6 | 30.9 | 112 | MURO | 30.4 | 3 | 111.957
23472 - TERRA (MANAZANA 4) | M - 1273 | Outinord IND 1/2" | Muros Torre 1 eje 6 al 11 entre A - E Apt 1806, 1807 | 2025-09-20 | 2025-10-18 | 28 | 27.6 | 30 | 108.7 | MURO | 30.4 | 3 | 108.696
23472 - TERRA (MANAZANA 4) | M - 1273 | Outinord IND 1/2" | Muros Torre 1 eje 6 al 11 entre A - E Apt 1806, 1807 | 2025-09-20 | 2025-10-18 | 28 | 27.6 | 30.3 | 109.8 | MURO | 30.4 | 3 | 109.783
23472 - TERRA (MANAZANA 4) | M - 1271 | Outinord IND 1/2" | Muros Torre 1 eje 12 al 19 entre F - J Apt 1810, 1811 | 2025-09-19 | 2025-10-17 | 28 | 27.6 | 37.4 | 135.5 | MURO | 37.4 | 3 | 135.507
23472 - TERRA (MANAZANA 4) | M - 1271 | Outinord IND 1/2" | Muros Torre 1 eje 12 al 19 entre F - J Apt 1810, 1811 | 2025-09-19 | 2025-10-17 | 28 | 27.6 | 36.8 | 133.3 | MURO | 37.4 | 3 | 133.333
23472 - TERRA (MANAZANA 4) | M - 1271 | Outinord IND 1/2" | Muros Torre 1 eje 12 al 19 entre F - J Apt 1810, 1811 | 2025-09-19 | 2025-10-17 | 28 | 27.6 | 38 | 137.7 | MURO | 37.4 | 3 | 137.681
23472 - TERRA (MANAZANA 4) | M - 1270 | Outinord IND 1/2" | Muros Torre 1 eje 12 al 19 entre A - E Apt 1808 1809 | 2025-09-18 | 2025-10-16 | 28 | 27.6 | 32.3 | 117 | MURO | 32.667 | 3 | 117.029
23472 - TERRA (MANAZANA 4) | M - 1270 | Outinord IND 1/2" | Muros Torre 1 eje 12 al 19 entre A - E Apt 1808 1809 | 2025-09-18 | 2025-10-16 | 28 | 27.6 | 32.6 | 118.1 | MURO | 32.667 | 3 | 118.116
23472 - TERRA (MANAZANA 4) | M - 1270 | Outinord IND 1/2" | Muros Torre 1 eje 12 al 19 entre A - E Apt 1808 1809 | 2025-09-18 | 2025-10-16 | 28 | 27.6 | 33.1 | 119.9 | MURO | 32.667 | 3 | 119.928
23472 - TERRA (MANAZANA 4) | M - 1269 | Outinord IND 1/2" | Muros Torre 1 eje 1 al 5 Entre F - J Apt 1702 - 1703 | 2025-09-17 | 2025-10-15 | 28 | 27.6 | 36.8 | 133.3 | MURO | 37.433 | 3 | 133.333
23472 - TERRA (MANAZANA 4) | M - 1269 | Outinord IND 1/2" | Muros Torre 1 eje 1 al 5 Entre F - J Apt 1702 - 1703 | 2025-09-17 | 2025-10-15 | 28 | 27.6 | 38 | 137.7 | MURO | 37.433 | 3 | 137.681
23472 - TERRA (MANAZANA 4) | M - 1269 | Outinord IND 1/2" | Muros Torre 1 eje 1 al 5 Entre F - J Apt 1702 - 1703 | 2025-09-17 | 2025-10-15 | 28 | 27.6 | 37.5 | 135.9 | MURO | 37.433 | 3 | 135.87
23472 - TERRA (MANAZANA 4) | PL - 1268 | Outinord IND 1" | Salon Comunal Placa Sobrerecorrido Ascensor eje 3 al 4 entreA - B | 2025-09-17 | 2025-10-15 | 28 | 27.6 | 39.2 | 142 | PLACA | 38.8 | 3 | 142.029
23472 - TERRA (MANAZANA 4) | PL - 1268 | Outinord IND 1" | Salon Comunal Placa Sobrerecorrido Ascensor eje 3 al 4 entreA - B | 2025-09-17 | 2025-10-15 | 28 | 27.6 | 38.8 | 140.6 | PLACA | 38.8 | 3 | 140.58
23472 - TERRA (MANAZANA 4) | PL - 1268 | Outinord IND 1" | Salon Comunal Placa Sobrerecorrido Ascensor eje 3 al 4 entreA - B | 2025-09-17 | 2025-10-15 | 28 | 27.6 | 38.4 | 139.1 | PLACA | 38.8 | 3 | 139.13
23472 - TERRA (MANAZANA 4) | PL 1266 | Outinord IND. 1" | Salón comunal vigas y placa de entrepiso eje 1 al 4 entre BP - B piso 3 comunal 1 y escalera tipo 5 eje B - C entre 7" - 7 piso 5 a cubierta comunal 2 | 2025-09-12 | 2025-10-10 | 28 | 27.6 | 36.7 | 133 | PLACA | 36.233 | 3 | 132.971
23472 - TERRA (MANAZANA 4) | PL 1266 | Outinord IND. 1" | Salón comunal vigas y placa de entrepiso eje 1 al 4 entre BP - B piso 3 comunal 1 y escalera tipo 5 eje B - C entre 7" - 7 piso 5 a cubierta comunal 2 | 2025-09-12 | 2025-10-10 | 28 | 27.6 | 36.3 | 131.5 | PLACA | 36.233 | 3 | 131.522
23472 - TERRA (MANAZANA 4) | PL 1266 | Outinord IND. 1" | Salón comunal vigas y placa de entrepiso eje 1 al 4 entre BP - B piso 3 comunal 1 y escalera tipo 5 eje B - C entre 7" - 7 piso 5 a cubierta comunal 2 | 2025-09-12 | 2025-10-10 | 28 | 27.6 | 35.7 | 129.3 | PLACA | 36.233 | 3 | 129.348
23472 - TERRA (MANAZANA 4) | M - 1262 | Outinord IND 1" | Salón comunal 2 foso ascensor del bicicletero piso 5 | 2025-09-09 | 2025-10-07 | 28 | 27.6 | 40.3 | 146 |  | 39.7 | 3 | 146.014
23472 - TERRA (MANAZANA 4) | M - 1262 | Outinord IND 1" | Salón comunal 2 foso ascensor del bicicletero piso 5 | 2025-09-09 | 2025-10-07 | 28 | 27.6 | 39.3 | 142.4 |  | 39.7 | 3 | 142.391
23472 - TERRA (MANAZANA 4) | M - 1262 | Outinord IND 1" | Salón comunal 2 foso ascensor del bicicletero piso 5 | 2025-09-09 | 2025-10-07 | 28 | 27.6 | 39.5 | 143.1 |  | 39.7 | 3 | 143.116
23472 - TERRA (MANAZANA 4) | M - 1260 | Outinord IND 1 / 2" | Muros torre 1 eje 1 al 5 entre A - E apt 1704, 1705 | 2025-09-08 | 2025-10-06 | 28 | 27.6 | 37 | 134.1 | MURO | 36.267 | 3 | 134.058
23472 - TERRA (MANAZANA 4) | M - 1260 | Outinord IND 1 / 2" | Muros torre 1 eje 1 al 5 entre A - E apt 1704, 1705 | 2025-09-08 | 2025-10-06 | 28 | 27.6 | 35.8 | 129.7 | MURO | 36.267 | 3 | 129.71
23472 - TERRA (MANAZANA 4) | M - 1260 | Outinord IND 1 / 2" | Muros torre 1 eje 1 al 5 entre A - E apt 1704, 1705 | 2025-09-08 | 2025-10-06 | 28 | 27.6 | 36 | 130.4 | MURO | 36.267 | 3 | 130.435
23472 - TERRA (MANAZANA 4) | M-1259 | Outinord IND 1/2" | Muros torre 1 eje 6 al 11 entre F-J Apt. 1701, 1712 | 2025-09-06 | 2025-10-04 | 28 | 27.6 | 33.2 | 120.3 | MURO | 32.867 | 3 | 120.29
23472 - TERRA (MANAZANA 4) | M-1259 | Outinord IND 1/2" | Muros torre 1 eje 6 al 11 entre F-J Apt. 1701, 1712 | 2025-09-06 | 2025-10-04 | 28 | 27.6 | 33 | 119.6 | MURO | 32.867 | 3 | 119.565
23472 - TERRA (MANAZANA 4) | M-1259 | Outinord IND 1/2" | Muros torre 1 eje 6 al 11 entre F-J Apt. 1701, 1712 | 2025-09-06 | 2025-10-04 | 28 | 27.6 | 32.4 | 117.4 | MURO | 32.867 | 3 | 117.391
23472 - TERRA (MANAZANA 4) | M-1257 | Outinord IND 1/2" | Muros torre 1 eje 6 al 11 entre A-E apt 1706-1707 | 2025-09-05 | 2025-10-03 | 28 | 27.6 | 34.1 | 123.6 | MURO | 33.7 | 3 | 123.551
23472 - TERRA (MANAZANA 4) | M-1257 | Outinord IND 1/2" | Muros torre 1 eje 6 al 11 entre A-E apt 1706-1707 | 2025-09-05 | 2025-10-03 | 28 | 27.6 | 33.7 | 122.1 | MURO | 33.7 | 3 | 122.101
23472 - TERRA (MANAZANA 4) | M-1257 | Outinord IND 1/2" | Muros torre 1 eje 6 al 11 entre A-E apt 1706-1707 | 2025-09-05 | 2025-10-03 | 28 | 27.6 | 33.3 | 120.7 | MURO | 33.7 | 3 | 120.652
23472 - TERRA (MANAZANA 4) | PL-1255 | Outinord IND 1" | Salón comunal vigas y placa eje 8 al 11 entre D-E piso 1 y muros pérgolas N+19.35 torre 1 | 2025-09-05 | 2025-10-03 | 28 | 27.6 | 42.3 | 153.3 | MURO | 42.1 | 3 | 153.261
23472 - TERRA (MANAZANA 4) | PL-1255 | Outinord IND 1" | Salón comunal vigas y placa eje 8 al 11 entre D-E piso 1 y muros pérgolas N+19.35 torre 1 | 2025-09-05 | 2025-10-03 | 28 | 27.6 | 41.8 | 151.4 | MURO | 42.1 | 3 | 151.449
23472 - TERRA (MANAZANA 4) | PL-1255 | Outinord IND 1" | Salón comunal vigas y placa eje 8 al 11 entre D-E piso 1 y muros pérgolas N+19.35 torre 1 | 2025-09-05 | 2025-10-03 | 28 | 27.6 | 42.2 | 152.9 | MURO | 42.1 | 3 | 152.899
23472 - TERRA (MANAZANA 4) | M - 1250 | Outinord IND 1/2" | Muros torre 1 eje 1 al 5 entre F - J apt 1602 , 1603 | 2025-09-02 | 2025-09-30 | 28 | 27.6 | 38.5 | 139.5 | MURO | 38.2 | 3 | 139.493
23472 - TERRA (MANAZANA 4) | M - 1250 | Outinord IND 1/2" | Muros torre 1 eje 1 al 5 entre F - J apt 1602 , 1603 | 2025-09-02 | 2025-09-30 | 28 | 27.6 | 37.7 | 136.6 | MURO | 38.2 | 3 | 136.594
23472 - TERRA (MANAZANA 4) | M - 1250 | Outinord IND 1/2" | Muros torre 1 eje 1 al 5 entre F - J apt 1602 , 1603 | 2025-09-02 | 2025-09-30 | 28 | 27.6 | 38.4 | 139.1 | MURO | 38.2 | 3 | 139.13
23472 - TERRA (MANAZANA 4) | M - 1248 | Outinord IND 1/2" | Muros torre 1 eje 1 al 5 entre A - E apt 1604 , 1605 | 2025-09-01 | 2025-09-29 | 28 | 27.6 | 31.5 | 114.1 | MURO | 30.633 | 3 | 114.13
23472 - TERRA (MANAZANA 4) | M - 1248 | Outinord IND 1/2" | Muros torre 1 eje 1 al 5 entre A - E apt 1604 , 1605 | 2025-09-01 | 2025-09-29 | 28 | 27.6 | 30.5 | 110.5 | MURO | 30.633 | 3 | 110.507
23472 - TERRA (MANAZANA 4) | M - 1248 | Outinord IND 1/2" | Muros torre 1 eje 1 al 5 entre A - E apt 1604 , 1605 | 2025-09-01 | 2025-09-29 | 28 | 27.6 | 29.9 | 108.3 | MURO | 30.633 | 3 | 108.333
23472 - TERRA (MANAZANA 4) | M - 1244 | Outinord IND 1" | Salón comunal escalera tipo 1 eje 3 al 4 entre A - B piso 4 al piso 5 | 2025-08-30 | 2025-09-27 | 28 | 27.6 | 43.4 | 157.2 |  | 42.5 | 3 | 157.246
23472 - TERRA (MANAZANA 4) | M - 1244 | Outinord IND 1" | Salón comunal escalera tipo 1 eje 3 al 4 entre A - B piso 4 al piso 5 | 2025-08-30 | 2025-09-27 | 28 | 27.6 | 41.9 | 151.8 |  | 42.5 | 3 | 151.812
23472 - TERRA (MANAZANA 4) | M - 1244 | Outinord IND 1" | Salón comunal escalera tipo 1 eje 3 al 4 entre A - B piso 4 al piso 5 | 2025-08-30 | 2025-09-27 | 28 | 27.6 | 42.2 | 152.9 |  | 42.5 | 3 | 152.899
23472 - TERRA (MANAZANA 4) | M - 1243 | Outinord IND 1 / 2" | Muros torre 1 eje 6 al 11 entre A - E apt 1606, 1607 | 2025-08-29 | 2025-09-26 | 28 | 27.6 | 38.1 | 138 | MURO | 37.6 | 3 | 138.043
23472 - TERRA (MANAZANA 4) | M - 1243 | Outinord IND 1 / 2" | Muros torre 1 eje 6 al 11 entre A - E apt 1606, 1607 | 2025-08-29 | 2025-09-26 | 28 | 27.6 | 37.5 | 135.9 | MURO | 37.6 | 3 | 135.87
23472 - TERRA (MANAZANA 4) | M - 1243 | Outinord IND 1 / 2" | Muros torre 1 eje 6 al 11 entre A - E apt 1606, 1607 | 2025-08-29 | 2025-09-26 | 28 | 27.6 | 37.2 | 134.8 | MURO | 37.6 | 3 | 134.783
23472 - TERRA (MANAZANA 4) | M - 1246 | Outinord IND 1/ 2" | Muros Torre 1 Eje 6 al 12 entre F - J Apt 1601 , 1612 | 2025-08-30 | 2025-09-27 | 28 | 27.6 | 33.8 | 122.5 | MURO | 33.633 | 3 | 122.464
23472 - TERRA (MANAZANA 4) | M - 1246 | Outinord IND 1/ 2" | Muros Torre 1 Eje 6 al 12 entre F - J Apt 1601 , 1612 | 2025-08-30 | 2025-09-27 | 28 | 27.6 | 34.1 | 123.6 | MURO | 33.633 | 3 | 123.551
23472 - TERRA (MANAZANA 4) | M - 1246 | Outinord IND 1/ 2" | Muros Torre 1 Eje 6 al 12 entre F - J Apt 1601 , 1612 | 2025-08-30 | 2025-09-27 | 28 | 27.6 | 33 | 119.6 | MURO | 33.633 | 3 | 119.565
23472 - TERRA (MANAZANA 4) | M - 1241 | Outinord IND 1/2" | Muros torre 1 eje 12 al 19 entre F - J apt 1610, 1611 | 2025-08-28 | 2025-09-25 | 28 | 27.6 | 40.2 | 145.7 | MURO | 39 | 3 | 145.652
23472 - TERRA (MANAZANA 4) | M - 1241 | Outinord IND 1/2" | Muros torre 1 eje 12 al 19 entre F - J apt 1610, 1611 | 2025-08-28 | 2025-09-25 | 28 | 27.6 | 38.7 | 140.2 | MURO | 39 | 3 | 140.217
23472 - TERRA (MANAZANA 4) | M - 1241 | Outinord IND 1/2" | Muros torre 1 eje 12 al 19 entre F - J apt 1610, 1611 | 2025-08-28 | 2025-09-25 | 28 | 27.6 | 38.1 | 138 | MURO | 39 | 3 | 138.043
23472 - TERRA (MANAZANA 4) | M - 1239 | Outinord IND 1 / 2 " | Muros Torre 1 Eje 12 al 19 entre A - E Apt 1608 - 1609 | 2025-08-27 | 2025-09-24 | 28 | 27.6 | 49.7 | 180.1 | MURO | 50.033 | 3 | 180.072
23472 - TERRA (MANAZANA 4) | M - 1239 | Outinord IND 1 / 2 " | Muros Torre 1 Eje 12 al 19 entre A - E Apt 1608 - 1609 | 2025-08-27 | 2025-09-24 | 28 | 27.6 | 50.3 | 182.2 | MURO | 50.033 | 3 | 182.246
23472 - TERRA (MANAZANA 4) | M - 1239 | Outinord IND 1 / 2 " | Muros Torre 1 Eje 12 al 19 entre A - E Apt 1608 - 1609 | 2025-08-27 | 2025-09-24 | 28 | 27.6 | 50.1 | 181.5 | MURO | 50.033 | 3 | 181.522
23472 - TERRA (MANAZANA 4) | PL - 1237 | Outinord IND 1" | Salon comunal vigas pergolas eje 3 al 4 entre A - B cubierta comunal 2 escalera tipo 5 eje B - C entre 7 al 7´ Piso 4 al piso 5 y Placa bicicletero piso 5 y pozo Inyector | 2025-08-27 | 2025-09-24 | 28 | 27.6 | 41.9 | 151.8 | PLACA | 41.767 | 3 | 151.812
23472 - TERRA (MANAZANA 4) | PL - 1237 | Outinord IND 1" | Salon comunal vigas pergolas eje 3 al 4 entre A - B cubierta comunal 2 escalera tipo 5 eje B - C entre 7 al 7´ Piso 4 al piso 5 y Placa bicicletero piso 5 y pozo Inyector | 2025-08-27 | 2025-09-24 | 28 | 27.6 | 42 | 152.2 | PLACA | 41.767 | 3 | 152.174
23472 - TERRA (MANAZANA 4) | PL - 1237 | Outinord IND 1" | Salon comunal vigas pergolas eje 3 al 4 entre A - B cubierta comunal 2 escalera tipo 5 eje B - C entre 7 al 7´ Piso 4 al piso 5 y Placa bicicletero piso 5 y pozo Inyector | 2025-08-27 | 2025-09-24 | 28 | 27.6 | 41.4 | 150 | PLACA | 41.767 | 3 | 150
23472 - TERRA (MANAZANA 4) | M - 1236 | Outinord IND 1 / 2" | Muro torre 1 eje 1 al 5 entre F - J apt 1502 - 1503 y cimentación escalera entre torres 2 y 3 | 2025-08-26 | 2025-09-23 | 28 | 27.6 | 33.6 | 121.7 | MURO | 32.9 | 3 | 121.739
23472 - TERRA (MANAZANA 4) | M - 1236 | Outinord IND 1 / 2" | Muro torre 1 eje 1 al 5 entre F - J apt 1502 - 1503 y cimentación escalera entre torres 2 y 3 | 2025-08-26 | 2025-09-23 | 28 | 27.6 | 32.5 | 117.8 | MURO | 32.9 | 3 | 117.754
23472 - TERRA (MANAZANA 4) | M - 1236 | Outinord IND 1 / 2" | Muro torre 1 eje 1 al 5 entre F - J apt 1502 - 1503 y cimentación escalera entre torres 2 y 3 | 2025-08-26 | 2025-09-23 | 28 | 27.6 | 32.6 | 118.1 | MURO | 32.9 | 3 | 118.116
23472 - TERRA (MANAZANA 4) | M - 1234 | Outinord IND 1 / 2" | Muros torre 1 eje 1 al 5 entre A - E apt 1504, 1505 | 2025-08-25 | 2025-09-22 | 28 | 27.6 | 37 | 134.1 | MURO | 36.433 | 3 | 134.058
23472 - TERRA (MANAZANA 4) | M - 1234 | Outinord IND 1 / 2" | Muros torre 1 eje 1 al 5 entre A - E apt 1504, 1505 | 2025-08-25 | 2025-09-22 | 28 | 27.6 | 36.4 | 131.9 | MURO | 36.433 | 3 | 131.884
23472 - TERRA (MANAZANA 4) | M - 1234 | Outinord IND 1 / 2" | Muros torre 1 eje 1 al 5 entre A - E apt 1504, 1505 | 2025-08-25 | 2025-09-22 | 28 | 27.6 | 35.9 | 130.1 | MURO | 36.433 | 3 | 130.072
23472 - TERRA (MANAZANA 4) | M-1232 | Outinord IND ½" | Muros torre 1 eje 16 al 11 entre F - J apto 1501, 1512 | 2025-08-23 | 2025-09-20 | 28 | 27.6 | 33.7 | 122.1 | MURO | 32.933 | 3 | 122.101
23472 - TERRA (MANAZANA 4) | M-1232 | Outinord IND ½" | Muros torre 1 eje 16 al 11 entre F - J apto 1501, 1512 | 2025-08-23 | 2025-09-20 | 28 | 27.6 | 32.5 | 117.8 | MURO | 32.933 | 3 | 117.754
23472 - TERRA (MANAZANA 4) | M-1232 | Outinord IND ½" | Muros torre 1 eje 16 al 11 entre F - J apto 1501, 1512 | 2025-08-23 | 2025-09-20 | 28 | 27.6 | 32.6 | 118.1 | MURO | 32.933 | 3 | 118.116
23472 - TERRA (MANAZANA 4) | M-1230 | Outinord IND ½" | Muros torre 1 eje 6 al 11 entre A - E apto 1506, 1507 | 2025-08-22 | 2025-09-19 | 28 | 27.6 | 48.1 | 174.3 | MURO | 48.633 | 3 | 174.275
23472 - TERRA (MANAZANA 4) | M-1230 | Outinord IND ½" | Muros torre 1 eje 6 al 11 entre A - E apto 1506, 1507 | 2025-08-22 | 2025-09-19 | 28 | 27.6 | 49.9 | 180.8 | MURO | 48.633 | 3 | 180.797
23472 - TERRA (MANAZANA 4) | M-1230 | Outinord IND ½" | Muros torre 1 eje 6 al 11 entre A - E apto 1506, 1507 | 2025-08-22 | 2025-09-19 | 28 | 27.6 | 47.9 | 173.6 | MURO | 48.633 | 3 | 173.551
23472 - TERRA (MANAZANA 4) | M-1228 | Outinord IND ½" | Muros torre 1 eje 11 al 19 entre F - J apto 1511, 1510 | 2025-08-21 | 2025-09-18 | 28 | 27.6 | 33.6 | 121.7 | MURO | 33.267 | 3 | 121.739
23472 - TERRA (MANAZANA 4) | M-1228 | Outinord IND ½" | Muros torre 1 eje 11 al 19 entre F - J apto 1511, 1510 | 2025-08-21 | 2025-09-18 | 28 | 27.6 | 33.7 | 122.1 | MURO | 33.267 | 3 | 122.101
23472 - TERRA (MANAZANA 4) | M-1228 | Outinord IND ½" | Muros torre 1 eje 11 al 19 entre F - J apto 1511, 1510 | 2025-08-21 | 2025-09-18 | 28 | 27.6 | 32.5 | 117.8 | MURO | 33.267 | 3 | 117.754
23472 - TERRA (MANAZANA 4) | M-1225 | Outinord IND ½" | Muros torre 1 eje 12 al 19 entre A - E apto 1508, 1509 | 2025-08-20 | 2025-09-17 | 28 | 27.6 | 33.9 | 122.8 | MURO | 33.167 | 3 | 122.826
23472 - TERRA (MANAZANA 4) | M-1225 | Outinord IND ½" | Muros torre 1 eje 12 al 19 entre A - E apto 1508, 1509 | 2025-08-20 | 2025-09-17 | 28 | 27.6 | 32.7 | 118.5 | MURO | 33.167 | 3 | 118.478
23472 - TERRA (MANAZANA 4) | M-1225 | Outinord IND ½" | Muros torre 1 eje 12 al 19 entre A - E apto 1508, 1509 | 2025-08-20 | 2025-09-17 | 28 | 27.6 | 32.9 | 119.2 | MURO | 33.167 | 3 | 119.203
23472 - TERRA (MANAZANA 4) | M - 1224 | Outinord IND 1/2" | Muros Torre 1 eje 1 al 5 entre F - J Apt 1402, 1403 | 2025-08-19 | 2025-09-16 | 28 | 27.6 | 32.5 | 117.8 | MURO | 31.833 | 3 | 117.754
23472 - TERRA (MANAZANA 4) | M - 1224 | Outinord IND 1/2" | Muros Torre 1 eje 1 al 5 entre F - J Apt 1402, 1403 | 2025-08-19 | 2025-09-16 | 28 | 27.6 | 32 | 115.9 | MURO | 31.833 | 3 | 115.942
23472 - TERRA (MANAZANA 4) | M - 1224 | Outinord IND 1/2" | Muros Torre 1 eje 1 al 5 entre F - J Apt 1402, 1403 | 2025-08-19 | 2025-09-16 | 28 | 27.6 | 31 | 112.3 | MURO | 31.833 | 3 | 112.319
23472 - TERRA (MANAZANA 4) | M - 1222 | Outinord IND 1/2" | Muros torre 1 eje 1 al 5 entre A - J apt 1404, 1405 | 2025-08-15 | 2025-09-12 | 28 | 27.6 | 36.3 | 131.5 | MURO | 36 | 3 | 131.522
23472 - TERRA (MANAZANA 4) | M - 1222 | Outinord IND 1/2" | Muros torre 1 eje 1 al 5 entre A - J apt 1404, 1405 | 2025-08-15 | 2025-09-12 | 28 | 27.6 | 36.6 | 132.6 | MURO | 36 | 3 | 132.609
23472 - TERRA (MANAZANA 4) | M - 1222 | Outinord IND 1/2" | Muros torre 1 eje 1 al 5 entre A - J apt 1404, 1405 | 2025-08-15 | 2025-09-12 | 28 | 27.6 | 35.1 | 127.2 | MURO | 36 | 3 | 127.174
23472 - TERRA (MANAZANA 4) | M-1218 | Outinord IND 1/2" | Muros torre 1 eje 6 al 11 entre A - E apt 1406, 1407 | 2025-08-13 | 2025-09-10 | 28 | 27.6 | 34.1 | 123.6 | MURO | 33.533 | 3 | 123.551
23472 - TERRA (MANAZANA 4) | M-1218 | Outinord IND 1/2" | Muros torre 1 eje 6 al 11 entre A - E apt 1406, 1407 | 2025-08-13 | 2025-09-10 | 28 | 27.6 | 33.4 | 121 | MURO | 33.533 | 3 | 121.014
23472 - TERRA (MANAZANA 4) | M-1218 | Outinord IND 1/2" | Muros torre 1 eje 6 al 11 entre A - E apt 1406, 1407 | 2025-08-13 | 2025-09-10 | 28 | 27.6 | 33.1 | 119.9 | MURO | 33.533 | 3 | 119.928
23472 - TERRA (MANAZANA 4) | M - 1220 | Outinord IND 1/2" | Muros torre 1 eje 6 al 11 entre F - J apt 1401, 1412 | 2025-08-14 | 2025-09-11 | 28 | 27.6 | 36.5 | 132.2 | MURO | 37.133 | 3 | 132.246
23472 - TERRA (MANAZANA 4) | M - 1220 | Outinord IND 1/2" | Muros torre 1 eje 6 al 11 entre F - J apt 1401, 1412 | 2025-08-14 | 2025-09-11 | 28 | 27.6 | 37.7 | 136.6 | MURO | 37.133 | 3 | 136.594
23472 - TERRA (MANAZANA 4) | M - 1220 | Outinord IND 1/2" | Muros torre 1 eje 6 al 11 entre F - J apt 1401, 1412 | 2025-08-14 | 2025-09-11 | 28 | 27.6 | 37.2 | 134.8 | MURO | 37.133 | 3 | 134.783
23472 - TERRA (MANAZANA 4) | M-1213 | Outinord IND 1" | Salón comunal escalera tipo 1 eje 3 al 4 entre A-B piso 3 al piso 4 media caña muro perimetral junta cimentación sótano | 2025-08-12 | 2025-09-09 | 28 | 27.6 | 31.2 | 113 | MURO | 30.9 | 3 | 113.043
23472 - TERRA (MANAZANA 4) | M-1213 | Outinord IND 1" | Salón comunal escalera tipo 1 eje 3 al 4 entre A-B piso 3 al piso 4 media caña muro perimetral junta cimentación sótano | 2025-08-12 | 2025-09-09 | 28 | 27.6 | 30.5 | 110.5 | MURO | 30.9 | 3 | 110.507
23472 - TERRA (MANAZANA 4) | M-1213 | Outinord IND 1" | Salón comunal escalera tipo 1 eje 3 al 4 entre A-B piso 3 al piso 4 media caña muro perimetral junta cimentación sótano | 2025-08-12 | 2025-09-09 | 28 | 27.6 | 31 | 112.3 | MURO | 30.9 | 3 | 112.319
23472 - TERRA (MANAZANA 4) | M-1212 | Outinord IND 1/2" | Muros torre 1 eje 12 al 19 entre A-E apt 1408, 1409 | 2025-08-11 | 2025-09-08 | 28 | 27.6 | 36.7 | 133 | MURO | 36.333 | 3 | 132.971
23472 - TERRA (MANAZANA 4) | M-1212 | Outinord IND 1/2" | Muros torre 1 eje 12 al 19 entre A-E apt 1408, 1409 | 2025-08-11 | 2025-09-08 | 28 | 27.6 | 36 | 130.4 | MURO | 36.333 | 3 | 130.435
23472 - TERRA (MANAZANA 4) | M-1212 | Outinord IND 1/2" | Muros torre 1 eje 12 al 19 entre A-E apt 1408, 1409 | 2025-08-11 | 2025-09-08 | 28 | 27.6 | 36.3 | 131.5 | MURO | 36.333 | 3 | 131.522
23472 - TERRA (MANAZANA 4) | M-1215 | Outinord IND ½" | Muros torre 1 eje 12 al 19 entre F - J apto 1411, 1410 | 2025-08-12 | 2025-09-09 | 28 | 27.6 | 44.2 | 160.1 | MURO | 44.8 | 3 | 160.145
23472 - TERRA (MANAZANA 4) | M-1215 | Outinord IND ½" | Muros torre 1 eje 12 al 19 entre F - J apto 1411, 1410 | 2025-08-12 | 2025-09-09 | 28 | 27.6 | 45.3 | 164.1 | MURO | 44.8 | 3 | 164.13
23472 - TERRA (MANAZANA 4) | M-1215 | Outinord IND ½" | Muros torre 1 eje 12 al 19 entre F - J apto 1411, 1410 | 2025-08-12 | 2025-09-09 | 28 | 27.6 | 44.9 | 162.7 | MURO | 44.8 | 3 | 162.681
23472 - TERRA (MANAZANA 4) | M -1210 | Outinord IND 1/2" | Muros torre 1 eje 1 al 5 entre F - J apt 1302, 1303 | 2025-08-09 | 2025-09-06 | 28 | 27.6 | 38 | 137.7 | MURO | 37.433 | 3 | 137.681
23472 - TERRA (MANAZANA 4) | M -1210 | Outinord IND 1/2" | Muros torre 1 eje 1 al 5 entre F - J apt 1302, 1303 | 2025-08-09 | 2025-09-06 | 28 | 27.6 | 37.5 | 135.9 | MURO | 37.433 | 3 | 135.87
23472 - TERRA (MANAZANA 4) | M -1210 | Outinord IND 1/2" | Muros torre 1 eje 1 al 5 entre F - J apt 1302, 1303 | 2025-08-09 | 2025-09-06 | 28 | 27.6 | 36.8 | 133.3 | MURO | 37.433 | 3 | 133.333
23472 - TERRA (MANAZANA 4) | M - 1202 | Outinord IND 1/2" | Muros torre 1 eje 6 al 11 entre A - E apt 1306, 1307 | 2025-08-02 | 2025-08-30 | 28 | 27.6 | 29.8 | 108 | MURO | 29.267 | 3 | 107.971
23472 - TERRA (MANAZANA 4) | M - 1202 | Outinord IND 1/2" | Muros torre 1 eje 6 al 11 entre A - E apt 1306, 1307 | 2025-08-02 | 2025-08-30 | 28 | 27.6 | 28.9 | 104.7 | MURO | 29.267 | 3 | 104.71
23472 - TERRA (MANAZANA 4) | M - 1202 | Outinord IND 1/2" | Muros torre 1 eje 6 al 11 entre A - E apt 1306, 1307 | 2025-08-02 | 2025-08-30 | 28 | 27.6 | 29.1 | 105.4 | MURO | 29.267 | 3 | 105.435
23472 - TERRA (MANAZANA 4) | M - 1201 | Outinord IND 1/2" | Muros torre 1 eje 12 al 19 entre F - J apt 1310, 1311 | 2025-08-01 | 2025-08-29 | 28 | 27.6 | 39.1 | 141.7 | MURO | 39.667 | 3 | 141.667
23472 - TERRA (MANAZANA 4) | M - 1201 | Outinord IND 1/2" | Muros torre 1 eje 12 al 19 entre F - J apt 1310, 1311 | 2025-08-01 | 2025-08-29 | 28 | 27.6 | 40.2 | 145.7 | MURO | 39.667 | 3 | 145.652
23472 - TERRA (MANAZANA 4) | M - 1201 | Outinord IND 1/2" | Muros torre 1 eje 12 al 19 entre F - J apt 1310, 1311 | 2025-08-01 | 2025-08-29 | 28 | 27.6 | 39.7 | 143.8 | MURO | 39.667 | 3 | 143.841
23472 - TERRA (MANAZANA 4) | M-1200 | Outinord IND ½" | Muros torre 1 eje 12 al 19 entre A - E apto 1308, 1309 | 2025-07-31 | 2025-08-28 | 28 | 27.6 | 37.3 | 135.1 | MURO | 37.233 | 3 | 135.145
23472 - TERRA (MANAZANA 4) | M-1200 | Outinord IND ½" | Muros torre 1 eje 12 al 19 entre A - E apto 1308, 1309 | 2025-07-31 | 2025-08-28 | 28 | 27.6 | 37.9 | 137.3 | MURO | 37.233 | 3 | 137.319
23472 - TERRA (MANAZANA 4) | M-1200 | Outinord IND ½" | Muros torre 1 eje 12 al 19 entre A - E apto 1308, 1309 | 2025-07-31 | 2025-08-28 | 28 | 27.6 | 36.5 | 132.2 | MURO | 37.233 | 3 | 132.246
23472 - TERRA (MANAZANA 4) | PL-1199 | C. Plástico 1" | Salón comunal 1 placa contrapiso eje 1 al 4 entre BP - B | 2025-07-31 | 2025-08-28 | 28 | 27.6 | 37.7 | 136.6 | PLACA | 37.467 | 3 | 136.594
23472 - TERRA (MANAZANA 4) | PL-1199 | C. Plástico 1" | Salón comunal 1 placa contrapiso eje 1 al 4 entre BP - B | 2025-07-31 | 2025-08-28 | 28 | 27.6 | 37.2 | 134.8 | PLACA | 37.467 | 3 | 134.783
23472 - TERRA (MANAZANA 4) | PL-1199 | C. Plástico 1" | Salón comunal 1 placa contrapiso eje 1 al 4 entre BP - B | 2025-07-31 | 2025-08-28 | 28 | 27.6 | 37.5 | 135.9 | PLACA | 37.467 | 3 | 135.87
23472 - TERRA (MANAZANA 4) | PL-1198 | Outinord IND 1" | Placa aligerada y vigas de cubierta salón comunal eje 3 al 4 entre A - C | 2025-07-30 | 2025-08-27 | 28 | 27.6 | 36.1 | 130.8 | PLACA | 36.6 | 3 | 130.797
23472 - TERRA (MANAZANA 4) | PL-1198 | Outinord IND 1" | Placa aligerada y vigas de cubierta salón comunal eje 3 al 4 entre A - C | 2025-07-30 | 2025-08-27 | 28 | 27.6 | 37.5 | 135.9 | PLACA | 36.6 | 3 | 135.87
23472 - TERRA (MANAZANA 4) | PL-1198 | Outinord IND 1" | Placa aligerada y vigas de cubierta salón comunal eje 3 al 4 entre A - C | 2025-07-30 | 2025-08-27 | 28 | 27.6 | 36.2 | 131.2 | PLACA | 36.6 | 3 | 131.159
23472 - TERRA (MANAZANA 4) | PL-1197 | Outinord IND 1 Fibra 1" | Placa aligerada de cubierta salón comunal eje 3 al 4 entre A - C | 2025-07-30 | 2025-08-27 | 28 | 27.6 | 48.2 | 174.6 | PLACA | 47.433 | 3 | 174.638
23472 - TERRA (MANAZANA 4) | PL-1197 | Outinord IND 1 Fibra 1" | Placa aligerada de cubierta salón comunal eje 3 al 4 entre A - C | 2025-07-30 | 2025-08-27 | 28 | 27.6 | 46.9 | 169.9 | PLACA | 47.433 | 3 | 169.928
23472 - TERRA (MANAZANA 4) | PL-1197 | Outinord IND 1 Fibra 1" | Placa aligerada de cubierta salón comunal eje 3 al 4 entre A - C | 2025-07-30 | 2025-08-27 | 28 | 27.6 | 47.2 | 171 | PLACA | 47.433 | 3 | 171.014
23472 - TERRA (MANAZANA 4) | PL-1195 | Outinord IND 1" | Vigas y placa aligerada salón comunal de cubierta eje 3 al 4 entre A - C y escalera tipo 5 eje B - C entre 7 al 7´ piso 3 al piso 4 | 2025-07-30 | 2025-08-27 | 28 | 27.6 | 47.5 | 172.1 | PLACA | 47.267 | 3 | 172.101
23472 - TERRA (MANAZANA 4) | PL-1195 | Outinord IND 1" | Vigas y placa aligerada salón comunal de cubierta eje 3 al 4 entre A - C y escalera tipo 5 eje B - C entre 7 al 7´ piso 3 al piso 4 | 2025-07-30 | 2025-08-27 | 28 | 27.6 | 47.1 | 170.7 | PLACA | 47.267 | 3 | 170.652
23472 - TERRA (MANAZANA 4) | PL-1195 | Outinord IND 1" | Vigas y placa aligerada salón comunal de cubierta eje 3 al 4 entre A - C y escalera tipo 5 eje B - C entre 7 al 7´ piso 3 al piso 4 | 2025-07-30 | 2025-08-27 | 28 | 27.6 | 47.2 | 171 | PLACA | 47.267 | 3 | 171.014
23472 - TERRA (MANAZANA 4) | M - 1192 | Outinord IND 1/2" | Muros torre 1, eje 1 al 5 entre F - J, Apt. 1202 - 1203. | 2025-07-26 | 2025-08-23 | 28 | 27.6 | 39.5 | 143.1 | MURO | 38.633 | 3 | 143.116
23472 - TERRA (MANAZANA 4) | M - 1192 | Outinord IND 1/2" | Muros torre 1, eje 1 al 5 entre F - J, Apt. 1202 - 1203. | 2025-07-26 | 2025-08-23 | 28 | 27.6 | 38.9 | 140.9 | MURO | 38.633 | 3 | 140.942
23472 - TERRA (MANAZANA 4) | M - 1192 | Outinord IND 1/2" | Muros torre 1, eje 1 al 5 entre F - J, Apt. 1202 - 1203. | 2025-07-26 | 2025-08-23 | 28 | 27.6 | 37.5 | 135.9 | MURO | 38.633 | 3 | 135.87
23472 - TERRA (MANAZANA 4) | M - 1190 | Outinord IND 1/2" | Muros torre 1, eje 13 al 19 entre F - J, Apt. 1310 - 1311. | 2025-07-25 | 2025-08-22 | 28 | 27.6 | 35.9 | 130.1 | MURO | 35.7 | 3 | 130.072
23472 - TERRA (MANAZANA 4) | M - 1190 | Outinord IND 1/2" | Muros torre 1, eje 13 al 19 entre F - J, Apt. 1310 - 1311. | 2025-07-25 | 2025-08-22 | 28 | 27.6 | 36.2 | 131.2 | MURO | 35.7 | 3 | 131.159
23472 - TERRA (MANAZANA 4) | M - 1190 | Outinord IND 1/2" | Muros torre 1, eje 13 al 19 entre F - J, Apt. 1310 - 1311. | 2025-07-25 | 2025-08-22 | 28 | 27.6 | 35 | 126.8 | MURO | 35.7 | 3 | 126.812
23472 - TERRA (MANAZANA 4) | M-1188 | Outinord IND ½" | Muros torre 1 eje 6 al 11 entre F - J apto 1201, 1212 | 2025-07-24 | 2025-08-21 | 28 | 27.6 | 32.9 | 119.2 | MURO | 32 | 3 | 119.203
23472 - TERRA (MANAZANA 4) | M-1188 | Outinord IND ½" | Muros torre 1 eje 6 al 11 entre F - J apto 1201, 1212 | 2025-07-24 | 2025-08-21 | 28 | 27.6 | 31.9 | 115.6 | MURO | 32 | 3 | 115.58
23472 - TERRA (MANAZANA 4) | M-1188 | Outinord IND ½" | Muros torre 1 eje 6 al 11 entre F - J apto 1201, 1212 | 2025-07-24 | 2025-08-21 | 28 | 27.6 | 31.2 | 113 | MURO | 32 | 3 | 113.043
23472 - TERRA (MANAZANA 4) | PL-1186 | Outinord IND 1" Fibra | Salón comunal placa cubierta eje 4 al 7 entre A - C comunal 2 | 2025-07-24 | 2025-08-21 | 28 | 27.6 | 33.6 | 121.7 | PLACA | 33.467 | 3 | 121.739
23472 - TERRA (MANAZANA 4) | PL-1186 | Outinord IND 1" Fibra | Salón comunal placa cubierta eje 4 al 7 entre A - C comunal 2 | 2025-07-24 | 2025-08-21 | 28 | 27.6 | 33.7 | 122.1 | PLACA | 33.467 | 3 | 122.101
23472 - TERRA (MANAZANA 4) | PL-1186 | Outinord IND 1" Fibra | Salón comunal placa cubierta eje 4 al 7 entre A - C comunal 2 | 2025-07-24 | 2025-08-21 | 28 | 27.6 | 33.1 | 119.9 | PLACA | 33.467 | 3 | 119.928
23472 - TERRA (MANAZANA 4) | PL-1185 | Outinord IND 1" | Salón comunal 2 vigas de placa cubierta eje 4 al 7 entre A - C | 2025-07-24 | 2025-08-21 | 28 | 27.6 | 40.8 | 147.8 | PLACA | 40 | 3 | 147.826
23472 - TERRA (MANAZANA 4) | PL-1185 | Outinord IND 1" | Salón comunal 2 vigas de placa cubierta eje 4 al 7 entre A - C | 2025-07-24 | 2025-08-21 | 28 | 27.6 | 39.8 | 144.2 | PLACA | 40 | 3 | 144.203
23472 - TERRA (MANAZANA 4) | PL-1185 | Outinord IND 1" | Salón comunal 2 vigas de placa cubierta eje 4 al 7 entre A - C | 2025-07-24 | 2025-08-21 | 28 | 27.6 | 39.4 | 142.8 | PLACA | 40 | 3 | 142.754
23472 - TERRA (MANAZANA 4) | PL-1184 | Outinord IND 1" | Salón comunal 2 vigas de placa cubierta eje 4 al 7 entre A - C | 2025-07-24 | 2025-08-21 | 28 | 27.6 | 36.5 | 132.2 | PLACA | 37.067 | 3 | 132.246
23472 - TERRA (MANAZANA 4) | PL-1184 | Outinord IND 1" | Salón comunal 2 vigas de placa cubierta eje 4 al 7 entre A - C | 2025-07-24 | 2025-08-21 | 28 | 27.6 | 37.2 | 134.8 | PLACA | 37.067 | 3 | 134.783
23472 - TERRA (MANAZANA 4) | PL-1184 | Outinord IND 1" | Salón comunal 2 vigas de placa cubierta eje 4 al 7 entre A - C | 2025-07-24 | 2025-08-21 | 28 | 27.6 | 37.5 | 135.9 | PLACA | 37.067 | 3 | 135.87
23472 - TERRA (MANAZANA 4) | M-1183 | Outinord IND ½" | Muros torre 1 eje 6 al 11 entre A - E apto 1206, 1207 y columna de salón comunal 1 eje 4 entre A - B | 2025-07-23 | 2025-08-20 | 28 | 27.6 | 33.6 | 121.7 | MURO | 33.267 | 3 | 121.739
23472 - TERRA (MANAZANA 4) | M-1183 | Outinord IND ½" | Muros torre 1 eje 6 al 11 entre A - E apto 1206, 1207 y columna de salón comunal 1 eje 4 entre A - B | 2025-07-23 | 2025-08-20 | 28 | 27.6 | 33.7 | 122.1 | MURO | 33.267 | 3 | 122.101
23472 - TERRA (MANAZANA 4) | M-1183 | Outinord IND ½" | Muros torre 1 eje 6 al 11 entre A - E apto 1206, 1207 y columna de salón comunal 1 eje 4 entre A - B | 2025-07-23 | 2025-08-20 | 28 | 27.6 | 32.5 | 117.8 | MURO | 33.267 | 3 | 117.754
23472 - TERRA (MANAZANA 4) | M-1181 | Outinord IND ½" | Muros torre 1 eje 12 al 19 entre F - J apto 1211, 1210 | 2025-07-22 | 2025-08-19 | 28 | 27.6 | 36.9 | 133.7 | MURO | 36.833 | 3 | 133.696
23472 - TERRA (MANAZANA 4) | M-1181 | Outinord IND ½" | Muros torre 1 eje 12 al 19 entre F - J apto 1211, 1210 | 2025-07-22 | 2025-08-19 | 28 | 27.6 | 37.5 | 135.9 | MURO | 36.833 | 3 | 135.87
23472 - TERRA (MANAZANA 4) | M-1181 | Outinord IND ½" | Muros torre 1 eje 12 al 19 entre F - J apto 1211, 1210 | 2025-07-22 | 2025-08-19 | 28 | 27.6 | 36.1 | 130.8 | MURO | 36.833 | 3 | 130.797
23472 - TERRA (MANAZANA 4) | M - 1179 | Outinord IND 1" | Salón comunal escalera tipo 1, eje 3 al 4 entre A - B primer tramo piso 1 al piso 3, comunal 2 y muros MC1, eje 4 entre A - B comunal 1. | 2025-07-22 | 2025-08-19 | 28 | 27.6 | 36.5 | 132.2 | MURO | 35.8 | 3 | 132.246
23472 - TERRA (MANAZANA 4) | M - 1179 | Outinord IND 1" | Salón comunal escalera tipo 1, eje 3 al 4 entre A - B primer tramo piso 1 al piso 3, comunal 2 y muros MC1, eje 4 entre A - B comunal 1. | 2025-07-22 | 2025-08-19 | 28 | 27.6 | 35.3 | 127.9 | MURO | 35.8 | 3 | 127.899
23472 - TERRA (MANAZANA 4) | M - 1179 | Outinord IND 1" | Salón comunal escalera tipo 1, eje 3 al 4 entre A - B primer tramo piso 1 al piso 3, comunal 2 y muros MC1, eje 4 entre A - B comunal 1. | 2025-07-22 | 2025-08-19 | 28 | 27.6 | 35.6 | 129 | MURO | 35.8 | 3 | 128.986
23472 - TERRA (MANAZANA 4) | PL - 1178 | Outinord IND 1/2" | Muros torre 1, eje 12 al 19, entre A - E, Apt. 1208, 1209. | 2025-07-21 | 2025-08-18 | 28 | 27.6 | 41.9 | 151.8 | MURO | 41.8 | 3 | 151.812
23472 - TERRA (MANAZANA 4) | PL - 1178 | Outinord IND 1/2" | Muros torre 1, eje 12 al 19, entre A - E, Apt. 1208, 1209. | 2025-07-21 | 2025-08-18 | 28 | 27.6 | 42.4 | 153.6 | MURO | 41.8 | 3 | 153.623
23472 - TERRA (MANAZANA 4) | PL - 1178 | Outinord IND 1/2" | Muros torre 1, eje 12 al 19, entre A - E, Apt. 1208, 1209. | 2025-07-21 | 2025-08-18 | 28 | 27.6 | 41.1 | 148.9 | MURO | 41.8 | 3 | 148.913
23472 - TERRA (MANAZANA 4) | M - 1170 | Outinord IND. 1" | Salon Comunal Columnas C - 04, eje 1 - A, 1 - B, 1 - C, 2 - A, 2 - B, 2 - C Piso 5 | 2025-07-17 | 2025-08-14 | 28 | 27.6 | 38.1 | 138 |  | 38.2 | 3 | 138.043
23472 - TERRA (MANAZANA 4) | M - 1170 | Outinord IND. 1" | Salon Comunal Columnas C - 04, eje 1 - A, 1 - B, 1 - C, 2 - A, 2 - B, 2 - C Piso 5 | 2025-07-17 | 2025-08-14 | 28 | 27.6 | 38.8 | 140.6 |  | 38.2 | 3 | 140.58
23472 - TERRA (MANAZANA 4) | M - 1170 | Outinord IND. 1" | Salon Comunal Columnas C - 04, eje 1 - A, 1 - B, 1 - C, 2 - A, 2 - B, 2 - C Piso 5 | 2025-07-17 | 2025-08-14 | 28 | 27.6 | 37.7 | 136.6 |  | 38.2 | 3 | 136.594
23472 - TERRA (MANAZANA 4) | M - 1163 | Outinord IND 1" | Salón comunal muros foso ascensor y escalera eje 3 al 4, entre A - B y columnas C-4, eje 2-A, 3-A, 3-C, 4-A, 4-C, piso 5 y escalera tipo 1, eje 3 al 4 entre A - B, sótano a piso 1, segundo tramo. | 2025-07-14 | 2025-08-11 | 28 | 27.6 | 34.1 | 123.6 | MURO | 34.433 | 3 | 123.551
23472 - TERRA (MANAZANA 4) | M - 1163 | Outinord IND 1" | Salón comunal muros foso ascensor y escalera eje 3 al 4, entre A - B y columnas C-4, eje 2-A, 3-A, 3-C, 4-A, 4-C, piso 5 y escalera tipo 1, eje 3 al 4 entre A - B, sótano a piso 1, segundo tramo. | 2025-07-14 | 2025-08-11 | 28 | 27.6 | 34.8 | 126.1 | MURO | 34.433 | 3 | 126.087
23472 - TERRA (MANAZANA 4) | M - 1163 | Outinord IND 1" | Salón comunal muros foso ascensor y escalera eje 3 al 4, entre A - B y columnas C-4, eje 2-A, 3-A, 3-C, 4-A, 4-C, piso 5 y escalera tipo 1, eje 3 al 4 entre A - B, sótano a piso 1, segundo tramo. | 2025-07-14 | 2025-08-11 | 28 | 27.6 | 34.4 | 124.6 | MURO | 34.433 | 3 | 124.638
23472 - TERRA (MANAZANA 4) | M - 1154 | C. fluido 1/2" | Salón comunal 1, columnas C - 01, eje 1 - A, 2 - A, 1 - B. | 2025-07-09 | 2025-08-06 | 28 | 27.6 | 35.5 | 128.6 |  | 35.4 | 3 | 128.623
23472 - TERRA (MANAZANA 4) | M - 1154 | C. fluido 1/2" | Salón comunal 1, columnas C - 01, eje 1 - A, 2 - A, 1 - B. | 2025-07-09 | 2025-08-06 | 28 | 27.6 | 35.9 | 130.1 |  | 35.4 | 3 | 130.072
23472 - TERRA (MANAZANA 4) | M - 1154 | C. fluido 1/2" | Salón comunal 1, columnas C - 01, eje 1 - A, 2 - A, 1 - B. | 2025-07-09 | 2025-08-06 | 28 | 27.6 | 34.8 | 126.1 |  | 35.4 | 3 | 126.087
23472 - TERRA (MANAZANA 4) | M - 1153 | Outinord IND 1" | Rampa #2, eje 1 al 2 entre C - D N + 0.0 al N + 1.50, salón comunal 2. | 2025-07-09 | 2025-08-06 | 28 | 27.6 | 38.7 | 140.2 |  | 38.333 | 3 | 140.217
23472 - TERRA (MANAZANA 4) | M - 1153 | Outinord IND 1" | Rampa #2, eje 1 al 2 entre C - D N + 0.0 al N + 1.50, salón comunal 2. | 2025-07-09 | 2025-08-06 | 28 | 27.6 | 38.5 | 139.5 |  | 38.333 | 3 | 139.493
23472 - TERRA (MANAZANA 4) | M - 1153 | Outinord IND 1" | Rampa #2, eje 1 al 2 entre C - D N + 0.0 al N + 1.50, salón comunal 2. | 2025-07-09 | 2025-08-06 | 28 | 27.6 | 37.8 | 137 |  | 38.333 | 3 | 136.957
23472 - TERRA (MANAZANA 4) | PL - 1149 | Outinord IND 1" | Salon Comunal Placa Aligerada eje 1 al 4 entre A - C Piso 5 y Columna C - 01 eje 5 - A, 5 - B, 5 - C, 6 - A , 6 - B, 6 - C, 7 - A, 7 - B, 7 - C, Piso 5 a cubierta y escalera Tipo 1 eje 3 al 4 entre A - B Sótano a piso 1 | 2025-07-08 | 2025-08-05 | 28 | 27.6 | 33.7 | 122.1 | PLACA | 33.233 | 3 | 122.101
23472 - TERRA (MANAZANA 4) | PL - 1149 | Outinord IND 1" | Salon Comunal Placa Aligerada eje 1 al 4 entre A - C Piso 5 y Columna C - 01 eje 5 - A, 5 - B, 5 - C, 6 - A , 6 - B, 6 - C, 7 - A, 7 - B, 7 - C, Piso 5 a cubierta y escalera Tipo 1 eje 3 al 4 entre A - B Sótano a piso 1 | 2025-07-08 | 2025-08-05 | 28 | 27.6 | 32.7 | 118.5 | PLACA | 33.233 | 3 | 118.478
23472 - TERRA (MANAZANA 4) | PL - 1149 | Outinord IND 1" | Salon Comunal Placa Aligerada eje 1 al 4 entre A - C Piso 5 y Columna C - 01 eje 5 - A, 5 - B, 5 - C, 6 - A , 6 - B, 6 - C, 7 - A, 7 - B, 7 - C, Piso 5 a cubierta y escalera Tipo 1 eje 3 al 4 entre A - B Sótano a piso 1 | 2025-07-08 | 2025-08-05 | 28 | 27.6 | 33.3 | 120.7 | PLACA | 33.233 | 3 | 120.652
23472 - TERRA (MANAZANA 4) | PL - 1150 | Outinord Ind 1" | Salon Comunal Placa Aligerada eje 1 al 4 entre A - C y columnas C - 01 eje 5 - A, 5 - B, 5 - C, 6 - A, 6 - B, 6 - C, 7 - A, 7 - B, 7 - C Piso 5 a Cubierta y Escalera Tipo 1 eje 3 al 4 Entre A - B sótano a Piso 1 | 2025-07-08 | 2025-08-05 | 28 | 27.6 | 30.1 | 109.1 | PLACA | 30.133 | 3 | 109.058
23472 - TERRA (MANAZANA 4) | PL - 1150 | Outinord Ind 1" | Salon Comunal Placa Aligerada eje 1 al 4 entre A - C y columnas C - 01 eje 5 - A, 5 - B, 5 - C, 6 - A, 6 - B, 6 - C, 7 - A, 7 - B, 7 - C Piso 5 a Cubierta y Escalera Tipo 1 eje 3 al 4 Entre A - B sótano a Piso 1 | 2025-07-08 | 2025-08-05 | 28 | 27.6 | 30.4 | 110.1 | PLACA | 30.133 | 3 | 110.145
23472 - TERRA (MANAZANA 4) | PL - 1150 | Outinord Ind 1" | Salon Comunal Placa Aligerada eje 1 al 4 entre A - C y columnas C - 01 eje 5 - A, 5 - B, 5 - C, 6 - A, 6 - B, 6 - C, 7 - A, 7 - B, 7 - C Piso 5 a Cubierta y Escalera Tipo 1 eje 3 al 4 Entre A - B sótano a Piso 1 | 2025-07-08 | 2025-08-05 | 28 | 27.6 | 29.9 | 108.3 | PLACA | 30.133 | 3 | 108.333
23472 - TERRA (MANAZANA 4) | M-1142 | C.Fluido ½" | Salón comunal 1 columnas C-01 eje 4A, 3A, 2B | 2025-07-04 | 2025-08-01 | 28 | 27.6 | 46 | 166.7 |  | 45.033 | 3 | 166.667
23472 - TERRA (MANAZANA 4) | M-1142 | C.Fluido ½" | Salón comunal 1 columnas C-01 eje 4A, 3A, 2B | 2025-07-04 | 2025-08-01 | 28 | 27.6 | 45 | 163 |  | 45.033 | 3 | 163.043
23472 - TERRA (MANAZANA 4) | M-1142 | C.Fluido ½" | Salón comunal 1 columnas C-01 eje 4A, 3A, 2B | 2025-07-04 | 2025-08-01 | 28 | 27.6 | 44.1 | 159.8 |  | 45.033 | 3 | 159.783
23472 - TERRA (MANAZANA 4) | M-1254 | Outinord IND 1/2" | Muros Torre 1 eje 12 al 19 entre F-J Apt 1710, 1711 | 2025-09-04 | 2025-10-02 | 28 | 27.5 | 39.3 | 142.9 | MURO | 38.933 | 3 | 142.909
23472 - TERRA (MANAZANA 4) | M-1254 | Outinord IND 1/2" | Muros Torre 1 eje 12 al 19 entre F-J Apt 1710, 1711 | 2025-09-04 | 2025-10-02 | 28 | 27.5 | 39 | 141.8 | MURO | 38.933 | 3 | 141.818
23472 - TERRA (MANAZANA 4) | M-1254 | Outinord IND 1/2" | Muros Torre 1 eje 12 al 19 entre F-J Apt 1710, 1711 | 2025-09-04 | 2025-10-02 | 28 | 27.5 | 38.5 | 140 | MURO | 38.933 | 3 | 140
23472 - TERRA (MANAZANA 4) | M-1252 | Outinord IND 1/2" | Muros Torre 1 eje 12 al 19 entre A-E Apt 1708,1709 | 2025-09-03 | 2025-10-01 | 28 | 27.5 | 39.1 | 142.2 | MURO | 38.867 | 3 | 142.182
23472 - TERRA (MANAZANA 4) | M-1252 | Outinord IND 1/2" | Muros Torre 1 eje 12 al 19 entre A-E Apt 1708,1709 | 2025-09-03 | 2025-10-01 | 28 | 27.5 | 38.6 | 140.4 | MURO | 38.867 | 3 | 140.364
23472 - TERRA (MANAZANA 4) | M-1252 | Outinord IND 1/2" | Muros Torre 1 eje 12 al 19 entre A-E Apt 1708,1709 | 2025-09-03 | 2025-10-01 | 28 | 27.5 | 38.9 | 141.5 | MURO | 38.867 | 3 | 141.455
23472 - TERRA (MANAZANA 4) | M-1208 | Outinord IND 1" | Salón comunal muros que conforman la escalera tipo 1 foso ascensor eje 3 al 4 entre A-B cubierta y columnas C-5 ejes 3-A, 4-A | 2025-08-06 | 2025-09-03 | 28 | 27.5 | 35 | 127.3 | MURO | 34.733 | 3 | 127.273
23472 - TERRA (MANAZANA 4) | M-1208 | Outinord IND 1" | Salón comunal muros que conforman la escalera tipo 1 foso ascensor eje 3 al 4 entre A-B cubierta y columnas C-5 ejes 3-A, 4-A | 2025-08-06 | 2025-09-03 | 28 | 27.5 | 34.8 | 126.5 | MURO | 34.733 | 3 | 126.545
23472 - TERRA (MANAZANA 4) | M-1208 | Outinord IND 1" | Salón comunal muros que conforman la escalera tipo 1 foso ascensor eje 3 al 4 entre A-B cubierta y columnas C-5 ejes 3-A, 4-A | 2025-08-06 | 2025-09-03 | 28 | 27.5 | 34.4 | 125.1 | MURO | 34.733 | 3 | 125.091
23472 - TERRA (MANAZANA 4) | M-1207 | Outinord IND 1/2" | Muros torre 1 eje 1 al 5 entre A-F apto 1304.1305 | 2025-08-05 | 2025-09-02 | 28 | 27.5 | 31 | 112.7 | MURO | 30.367 | 3 | 112.727
23472 - TERRA (MANAZANA 4) | M-1207 | Outinord IND 1/2" | Muros torre 1 eje 1 al 5 entre A-F apto 1304.1305 | 2025-08-05 | 2025-09-02 | 28 | 27.5 | 29.8 | 108.4 | MURO | 30.367 | 3 | 108.364
23472 - TERRA (MANAZANA 4) | M-1207 | Outinord IND 1/2" | Muros torre 1 eje 1 al 5 entre A-F apto 1304.1305 | 2025-08-05 | 2025-09-02 | 28 | 27.5 | 30.3 | 110.2 | MURO | 30.367 | 3 | 110.182
23472 - TERRA (MANAZANA 4) | M-1205 | Outinord IND 1/2" | Muros torre 1 eje 6 al 11 entre F-J apt 1301,1312 | 2025-08-04 | 2025-09-01 | 28 | 27.5 | 37.3 | 135.6 | MURO | 37.133 | 3 | 135.636
23472 - TERRA (MANAZANA 4) | M-1205 | Outinord IND 1/2" | Muros torre 1 eje 6 al 11 entre F-J apt 1301,1312 | 2025-08-04 | 2025-09-01 | 28 | 27.5 | 37.4 | 136 | MURO | 37.133 | 3 | 136
23472 - TERRA (MANAZANA 4) | M-1205 | Outinord IND 1/2" | Muros torre 1 eje 6 al 11 entre F-J apt 1301,1312 | 2025-08-04 | 2025-09-01 | 28 | 27.5 | 36.7 | 133.5 | MURO | 37.133 | 3 | 133.455
23472 - TERRA (MANAZANA 4) | M-1203 | Outinord IND 1" | Salón comunal segundo tramo de escalera tipo 1 eje 3 al 4 entre A-B del piso 1 al piso 3 | 2025-08-04 | 2025-09-01 | 28 | 27.5 | 38.9 | 141.5 |  | 38.267 | 3 | 141.455
23472 - TERRA (MANAZANA 4) | M-1203 | Outinord IND 1" | Salón comunal segundo tramo de escalera tipo 1 eje 3 al 4 entre A-B del piso 1 al piso 3 | 2025-08-04 | 2025-09-01 | 28 | 27.5 | 38 | 138.2 |  | 38.267 | 3 | 138.182
23472 - TERRA (MANAZANA 4) | M-1203 | Outinord IND 1" | Salón comunal segundo tramo de escalera tipo 1 eje 3 al 4 entre A-B del piso 1 al piso 3 | 2025-08-04 | 2025-09-01 | 28 | 27.5 | 37.9 | 137.8 |  | 38.267 | 3 | 137.818
23472 - TERRA (MANAZANA 4) | PL - 1391 | Outinord IND 1" | Escalera torre 1 eje 1 al 2 entre C - D costado occidental piso 24 a cubierta bordillos de las placas de la cubierta de los ascensores y escaleras eje 17' entre D - F , E - F y eje E entre 8 al 11' | 2026-01-30 | 2026-02-27 | 28 | 20.7 | 36.6 | 176.8 | PLACA | 36.433 | 3 | 176.812
23472 - TERRA (MANAZANA 4) | PL - 1391 | Outinord IND 1" | Escalera torre 1 eje 1 al 2 entre C - D costado occidental piso 24 a cubierta bordillos de las placas de la cubierta de los ascensores y escaleras eje 17' entre D - F , E - F y eje E entre 8 al 11' | 2026-01-30 | 2026-02-27 | 28 | 20.7 | 36.7 | 177.3 | PLACA | 36.433 | 3 | 177.295
23472 - TERRA (MANAZANA 4) | PL - 1391 | Outinord IND 1" | Escalera torre 1 eje 1 al 2 entre C - D costado occidental piso 24 a cubierta bordillos de las placas de la cubierta de los ascensores y escaleras eje 17' entre D - F , E - F y eje E entre 8 al 11' | 2026-01-30 | 2026-02-27 | 28 | 20.7 | 36 | 173.9 | PLACA | 36.433 | 3 | 173.913
23472 - TERRA (MANAZANA 4) | PL - 1387 | outinord IND 1" | Escalera torre1 eje 1 al 2 entre D - G costado occidental piso 23 al piso 24 | 2026-01-20 | 2026-02-17 | 28 | 20.7 | 27.5 | 132.9 |  | 26.7 | 3 | 132.85
23472 - TERRA (MANAZANA 4) | PL - 1387 | outinord IND 1" | Escalera torre1 eje 1 al 2 entre D - G costado occidental piso 23 al piso 24 | 2026-01-20 | 2026-02-17 | 28 | 20.7 | 26.5 | 128 |  | 26.7 | 3 | 128.019
23472 - TERRA (MANAZANA 4) | PL - 1387 | outinord IND 1" | Escalera torre1 eje 1 al 2 entre D - G costado occidental piso 23 al piso 24 | 2026-01-20 | 2026-02-17 | 28 | 20.7 | 26.1 | 126.1 |  | 26.7 | 3 | 126.087
23472 - TERRA (MANAZANA 4) | PL-1382 | Outinord IND 1" | Escalera torre 1 eje 17 al 19 entre D - G costado oriental piso 24 a cubierta | 2025-12-17 | 2026-01-14 | 28 | 20.7 | 36.4 | 175.8 |  | 36.167 | 3 | 175.845
23472 - TERRA (MANAZANA 4) | PL-1382 | Outinord IND 1" | Escalera torre 1 eje 17 al 19 entre D - G costado oriental piso 24 a cubierta | 2025-12-17 | 2026-01-14 | 28 | 20.7 | 36.6 | 176.8 |  | 36.167 | 3 | 176.812
23472 - TERRA (MANAZANA 4) | PL-1382 | Outinord IND 1" | Escalera torre 1 eje 17 al 19 entre D - G costado oriental piso 24 a cubierta | 2025-12-17 | 2026-01-14 | 28 | 20.7 | 35.5 | 171.5 |  | 36.167 | 3 | 171.498
23472 - TERRA (MANAZANA 4) | PL-1385 | Outinord IND con fibra y inclusión de aire | Placa de cubierta torre 1 cuarto de sets y recorrido ascensor | 2025-12-19 | 2026-01-16 | 28 | 20.7 | 33.3 | 160.9 | PLACA | 32.867 | 3 | 160.87
23472 - TERRA (MANAZANA 4) | PL-1385 | Outinord IND con fibra y inclusión de aire | Placa de cubierta torre 1 cuarto de sets y recorrido ascensor | 2025-12-19 | 2026-01-16 | 28 | 20.7 | 32.9 | 158.9 | PLACA | 32.867 | 3 | 158.937
23472 - TERRA (MANAZANA 4) | PL-1385 | Outinord IND con fibra y inclusión de aire | Placa de cubierta torre 1 cuarto de sets y recorrido ascensor | 2025-12-19 | 2026-01-16 | 28 | 20.7 | 32.4 | 156.5 | PLACA | 32.867 | 3 | 156.522
23472 - TERRA (MANAZANA 4) | PL - 1380 | Outinord IND 1" | Escalera costado oriental torre 1 eje 17 al 19 entre D – G piso 23 al piso 24 | 2025-12-12 | 2026-01-09 | 28 | 20.7 | 28.2 | 136.2 |  | 27.667 | 3 | 136.232
23472 - TERRA (MANAZANA 4) | PL - 1380 | Outinord IND 1" | Escalera costado oriental torre 1 eje 17 al 19 entre D – G piso 23 al piso 24 | 2025-12-12 | 2026-01-09 | 28 | 20.7 | 27.3 | 131.9 |  | 27.667 | 3 | 131.884
23472 - TERRA (MANAZANA 4) | PL - 1380 | Outinord IND 1" | Escalera costado oriental torre 1 eje 17 al 19 entre D – G piso 23 al piso 24 | 2025-12-12 | 2026-01-09 | 28 | 20.7 | 27.5 | 132.9 |  | 27.667 | 3 | 132.85
23472 - TERRA (MANAZANA 4) | PL - 1378 | Outinord IND 1" | Escalera Torre 1 Eje 17 al 19 entre D – G costado oriental piso 22 al piso 23 | 2025-12-05 | 2026-01-02 | 28 | 20.7 | 36.7 | 177.3 |  | 36.7 | 3 | 177.295
23472 - TERRA (MANAZANA 4) | PL - 1378 | Outinord IND 1" | Escalera Torre 1 Eje 17 al 19 entre D – G costado oriental piso 22 al piso 23 | 2025-12-05 | 2026-01-02 | 28 | 20.7 | 36.4 | 175.8 |  | 36.7 | 3 | 175.845
23472 - TERRA (MANAZANA 4) | PL - 1378 | Outinord IND 1" | Escalera Torre 1 Eje 17 al 19 entre D – G costado oriental piso 22 al piso 23 | 2025-12-05 | 2026-01-02 | 28 | 20.7 | 37 | 178.7 |  | 36.7 | 3 | 178.744
23472 - TERRA (MANAZANA 4) | PL - 1377 | Outinord IND con fibra y inclución de aire 1" | Placa de cubierta torre 1 recorrido foso de ascensores 1 y 2 eje 8 al 10 entre D -E y placa de cubierta de las escaleras costado oriental eje 17 al 19 entre D – G y costado occidental eje 1 al 2 entre D – G | 2025-12-05 | 2026-01-02 | 28 | 20.7 | 37.9 | 183.1 | PLACA | 37.967 | 3 | 183.092
23472 - TERRA (MANAZANA 4) | PL - 1377 | Outinord IND con fibra y inclución de aire 1" | Placa de cubierta torre 1 recorrido foso de ascensores 1 y 2 eje 8 al 10 entre D -E y placa de cubierta de las escaleras costado oriental eje 17 al 19 entre D – G y costado occidental eje 1 al 2 entre D – G | 2025-12-05 | 2026-01-02 | 28 | 20.7 | 38.2 | 184.5 | PLACA | 37.967 | 3 | 184.541
23472 - TERRA (MANAZANA 4) | PL - 1377 | Outinord IND con fibra y inclución de aire 1" | Placa de cubierta torre 1 recorrido foso de ascensores 1 y 2 eje 8 al 10 entre D -E y placa de cubierta de las escaleras costado oriental eje 17 al 19 entre D – G y costado occidental eje 1 al 2 entre D – G | 2025-12-05 | 2026-01-02 | 28 | 20.7 | 37.8 | 182.6 | PLACA | 37.967 | 3 | 182.609
23472 - TERRA (MANAZANA 4) | PL - 1375 | Outinord Ind 1" | Escalera torre 1 eje 17 al 19 entre D- G costado oriental piso 21 al piso 22 | 2025-12-02 | 2025-12-30 | 28 | 20.7 | 24.2 | 116.9 |  | 23.933 | 3 | 116.908
23472 - TERRA (MANAZANA 4) | PL - 1375 | Outinord Ind 1" | Escalera torre 1 eje 17 al 19 entre D- G costado oriental piso 21 al piso 22 | 2025-12-02 | 2025-12-30 | 28 | 20.7 | 24 | 115.9 |  | 23.933 | 3 | 115.942
23472 - TERRA (MANAZANA 4) | PL - 1375 | Outinord Ind 1" | Escalera torre 1 eje 17 al 19 entre D- G costado oriental piso 21 al piso 22 | 2025-12-02 | 2025-12-30 | 28 | 20.7 | 23.6 | 114 |  | 23.933 | 3 | 114.01
23472 - TERRA (MANAZANA 4) | PL - 1368 | Outinord IND con fibra y fibra de polipropileno | Placa cubierta torre 1 eje 7 al 12 entre F - J | 2025-11-25 | 2025-12-23 | 28 | 20.7 | 27.9 | 134.8 | PLACA | 27.267 | 3 | 134.783
23472 - TERRA (MANAZANA 4) | PL - 1368 | Outinord IND con fibra y fibra de polipropileno | Placa cubierta torre 1 eje 7 al 12 entre F - J | 2025-11-25 | 2025-12-23 | 28 | 20.7 | 27.2 | 131.4 | PLACA | 27.267 | 3 | 131.401
23472 - TERRA (MANAZANA 4) | PL - 1368 | Outinord IND con fibra y fibra de polipropileno | Placa cubierta torre 1 eje 7 al 12 entre F - J | 2025-11-25 | 2025-12-23 | 28 | 20.7 | 26.7 | 129 | PLACA | 27.267 | 3 | 128.986
23472 - TERRA (MANAZANA 4) | PL-1369 | Outinord IND 1" con fibra de polipropileno y inclusion de aire | Placa cubierta torre 1 eje 1 al 16 entre F - J | 2025-11-26 | 2025-12-24 | 28 | 20.7 | 28.8 | 139.1 | PLACA | 28 | 3 | 139.13
23472 - TERRA (MANAZANA 4) | PL-1369 | Outinord IND 1" con fibra de polipropileno y inclusion de aire | Placa cubierta torre 1 eje 1 al 16 entre F - J | 2025-11-26 | 2025-12-24 | 28 | 20.7 | 27.8 | 134.3 | PLACA | 28 | 3 | 134.3
23472 - TERRA (MANAZANA 4) | PL-1369 | Outinord IND 1" con fibra de polipropileno y inclusion de aire | Placa cubierta torre 1 eje 1 al 16 entre F - J | 2025-11-26 | 2025-12-24 | 28 | 20.7 | 27.4 | 132.4 | PLACA | 28 | 3 | 132.367
23472 - TERRA (MANAZANA 4) | PL - 1365 | Outinord IND con inclusión de aire y fibra de polipropileno | Placa Cubierta Torre 1 Eje 1 al 12 entre A - E | 2025-11-21 | 2025-12-19 | 28 | 20.7 | 28 | 135.3 | PLACA | 27.533 | 3 | 135.266
23472 - TERRA (MANAZANA 4) | PL - 1365 | Outinord IND con inclusión de aire y fibra de polipropileno | Placa Cubierta Torre 1 Eje 1 al 12 entre A - E | 2025-11-21 | 2025-12-19 | 28 | 20.7 | 27.6 | 133.3 | PLACA | 27.533 | 3 | 133.333
23472 - TERRA (MANAZANA 4) | PL - 1365 | Outinord IND con inclusión de aire y fibra de polipropileno | Placa Cubierta Torre 1 Eje 1 al 12 entre A - E | 2025-11-21 | 2025-12-19 | 28 | 20.7 | 27 | 130.4 | PLACA | 27.533 | 3 | 130.435
23472 - TERRA (MANAZANA 4) | PL-1362 | Outinord IND 1" con inclusión de aire y fibra de polipropileno | Placa cubierta torre 1 eje 12 al 19 entre F-J | 2025-11-18 | 2025-12-16 | 28 | 20.7 | 32.4 | 156.5 | PLACA | 32 | 3 | 156.522
23472 - TERRA (MANAZANA 4) | PL-1362 | Outinord IND 1" con inclusión de aire y fibra de polipropileno | Placa cubierta torre 1 eje 12 al 19 entre F-J | 2025-11-18 | 2025-12-16 | 28 | 20.7 | 32 | 154.6 | PLACA | 32 | 3 | 154.589
23472 - TERRA (MANAZANA 4) | PL-1362 | Outinord IND 1" con inclusión de aire y fibra de polipropileno | Placa cubierta torre 1 eje 12 al 19 entre F-J | 2025-11-18 | 2025-12-16 | 28 | 20.7 | 31.6 | 152.7 | PLACA | 32 | 3 | 152.657
23472 - TERRA (MANAZANA 4) | PL - 1359 | Outinord IND con inclución de aire y fibra 1" | Placa cubierta torre 1 eje 12 al 19 entre A – E | 2025-11-13 | 2025-12-11 | 28 | 20.7 | 28.3 | 136.7 | PLACA | 27.667 | 3 | 136.715
23472 - TERRA (MANAZANA 4) | PL - 1359 | Outinord IND con inclución de aire y fibra 1" | Placa cubierta torre 1 eje 12 al 19 entre A – E | 2025-11-13 | 2025-12-11 | 28 | 20.7 | 27.3 | 131.9 | PLACA | 27.667 | 3 | 131.884
23472 - TERRA (MANAZANA 4) | PL - 1359 | Outinord IND con inclución de aire y fibra 1" | Placa cubierta torre 1 eje 12 al 19 entre A – E | 2025-11-13 | 2025-12-11 | 28 | 20.7 | 27.4 | 132.4 | PLACA | 27.667 | 3 | 132.367
23472 - TERRA (MANAZANA 4) | PL - 1356 | Outinord IND 1" | Placa entrepiso torre 1 eje 1 al 5 entre F - J apt 2402 - 2403 y escalera eje 1 al 2 entre D - E costado occidental piso 21 al piso 22 | 2025-11-11 | 2025-12-09 | 28 | 20.7 | 29.3 | 141.5 | PLACA | 28.5 | 3 | 141.546
23472 - TERRA (MANAZANA 4) | PL - 1356 | Outinord IND 1" | Placa entrepiso torre 1 eje 1 al 5 entre F - J apt 2402 - 2403 y escalera eje 1 al 2 entre D - E costado occidental piso 21 al piso 22 | 2025-11-11 | 2025-12-09 | 28 | 20.7 | 28.2 | 136.2 | PLACA | 28.5 | 3 | 136.232
23472 - TERRA (MANAZANA 4) | PL - 1356 | Outinord IND 1" | Placa entrepiso torre 1 eje 1 al 5 entre F - J apt 2402 - 2403 y escalera eje 1 al 2 entre D - E costado occidental piso 21 al piso 22 | 2025-11-11 | 2025-12-09 | 28 | 20.7 | 28 | 135.3 | PLACA | 28.5 | 3 | 135.266
23472 - TERRA (MANAZANA 4) | PL - 1353 | Outinord IND 1" | Placa entre piso torre 1 eje 1 al 5 entre A - E apt 2404, 2405 | 2025-11-08 | 2025-12-06 | 28 | 20.7 | 36.9 | 178.3 | PLACA | 36.267 | 3 | 178.261
23472 - TERRA (MANAZANA 4) | PL - 1353 | Outinord IND 1" | Placa entre piso torre 1 eje 1 al 5 entre A - E apt 2404, 2405 | 2025-11-08 | 2025-12-06 | 28 | 20.7 | 35.7 | 172.5 | PLACA | 36.267 | 3 | 172.464
23472 - TERRA (MANAZANA 4) | PL - 1353 | Outinord IND 1" | Placa entre piso torre 1 eje 1 al 5 entre A - E apt 2404, 2405 | 2025-11-08 | 2025-12-06 | 28 | 20.7 | 36.2 | 174.9 | PLACA | 36.267 | 3 | 174.879
23472 - TERRA (MANAZANA 4) | PL - 1351 | Outinord IND 1" | Placa entrepiso torre 1 eje 6 al 13 entre F – J apto 2401, 2412 | 2025-11-06 | 2025-12-04 | 28 | 20.7 | 26.6 | 128.5 | PLACA | 28.567 | 3 | 128.502
23472 - TERRA (MANAZANA 4) | PL - 1351 | Outinord IND 1" | Placa entrepiso torre 1 eje 6 al 13 entre F – J apto 2401, 2412 | 2025-11-06 | 2025-12-04 | 28 | 20.7 | 25.7 | 124.2 | PLACA | 28.567 | 3 | 124.155
23472 - TERRA (MANAZANA 4) | PL - 1351 | Outinord IND 1" | Placa entrepiso torre 1 eje 6 al 13 entre F – J apto 2401, 2412 | 2025-11-06 | 2025-12-04 | 28 | 20.7 | 33.4 | 161.4 | PLACA | 28.567 | 3 | 161.353
23472 - TERRA (MANAZANA 4) | PL - 1349 | Outinord IND 1" | Placa entrepiso torre 1 eje 6 al 13 entre A – E apto 2406, 2407 | 2025-11-05 | 2025-12-03 | 28 | 20.7 | 31.1 | 150.2 | PLACA | 30.467 | 3 | 150.242
23472 - TERRA (MANAZANA 4) | PL - 1349 | Outinord IND 1" | Placa entrepiso torre 1 eje 6 al 13 entre A – E apto 2406, 2407 | 2025-11-05 | 2025-12-03 | 28 | 20.7 | 30 | 144.9 | PLACA | 30.467 | 3 | 144.928
23472 - TERRA (MANAZANA 4) | PL - 1349 | Outinord IND 1" | Placa entrepiso torre 1 eje 6 al 13 entre A – E apto 2406, 2407 | 2025-11-05 | 2025-12-03 | 28 | 20.7 | 30.3 | 146.4 | PLACA | 30.467 | 3 | 146.377
23472 - TERRA (MANAZANA 4) | PL - 1347 | Outinord IND 1" | Placa entre piso torre 1 eje 13 al 19 entre F - J apto 2410 , 2411 | 2025-11-04 | 2025-12-02 | 28 | 20.7 | 26.1 | 126.1 | PLACA | 25.7 | 3 | 126.087
23472 - TERRA (MANAZANA 4) | PL - 1347 | Outinord IND 1" | Placa entre piso torre 1 eje 13 al 19 entre F - J apto 2410 , 2411 | 2025-11-04 | 2025-12-02 | 28 | 20.7 | 25.7 | 124.2 | PLACA | 25.7 | 3 | 124.155
23472 - TERRA (MANAZANA 4) | PL - 1347 | Outinord IND 1" | Placa entre piso torre 1 eje 13 al 19 entre F - J apto 2410 , 2411 | 2025-11-04 | 2025-12-02 | 28 | 20.7 | 25.3 | 122.2 | PLACA | 25.7 | 3 | 122.222
23472 - TERRA (MANAZANA 4) | PL - 1345 | Outinord IND 1" | Placa entre piso torre 1 eje 13 al 19 entre A – E aptos 2408, 2409 | 2025-11-01 | 2025-11-29 | 28 | 20.7 | 28.9 | 139.6 | PLACA | 28.867 | 3 | 139.614
23472 - TERRA (MANAZANA 4) | PL - 1345 | Outinord IND 1" | Placa entre piso torre 1 eje 13 al 19 entre A – E aptos 2408, 2409 | 2025-11-01 | 2025-11-29 | 28 | 20.7 | 28.5 | 137.7 | PLACA | 28.867 | 3 | 137.681
23472 - TERRA (MANAZANA 4) | PL - 1345 | Outinord IND 1" | Placa entre piso torre 1 eje 13 al 19 entre A – E aptos 2408, 2409 | 2025-11-01 | 2025-11-29 | 28 | 20.7 | 29.2 | 141.1 | PLACA | 28.867 | 3 | 141.063
23472 - TERRA (MANAZANA 4) | PL - 1343 | Outinord IND 1" | Placa entre piso torre 1 eje 1 al 5 entre F – J aptos 2302, 2303 | 2025-10-31 | 2025-11-28 | 28 | 20.7 | 34.5 | 166.7 | PLACA | 34.167 | 3 | 166.667
23472 - TERRA (MANAZANA 4) | PL - 1343 | Outinord IND 1" | Placa entre piso torre 1 eje 1 al 5 entre F – J aptos 2302, 2303 | 2025-10-31 | 2025-11-28 | 28 | 20.7 | 33.7 | 162.8 | PLACA | 34.167 | 3 | 162.802
23472 - TERRA (MANAZANA 4) | PL - 1343 | Outinord IND 1" | Placa entre piso torre 1 eje 1 al 5 entre F – J aptos 2302, 2303 | 2025-10-31 | 2025-11-28 | 28 | 20.7 | 34.3 | 165.7 | PLACA | 34.167 | 3 | 165.7
23472 - TERRA (MANAZANA 4) | PL - 1339 | Outinord IND 1" | Placa entrepiso torre 1 eje 6 al 13 entre F - J apt 2301 - 2312 y placa contrapiso futuro comercio torre 3 | 2025-10-29 | 2025-11-26 | 28 | 20.7 | 31.1 | 150.2 | PLACA | 30.7 | 3 | 150.242
23472 - TERRA (MANAZANA 4) | PL - 1339 | Outinord IND 1" | Placa entrepiso torre 1 eje 6 al 13 entre F - J apt 2301 - 2312 y placa contrapiso futuro comercio torre 3 | 2025-10-29 | 2025-11-26 | 28 | 20.7 | 30.4 | 146.9 | PLACA | 30.7 | 3 | 146.86
23472 - TERRA (MANAZANA 4) | PL - 1339 | Outinord IND 1" | Placa entrepiso torre 1 eje 6 al 13 entre F - J apt 2301 - 2312 y placa contrapiso futuro comercio torre 3 | 2025-10-29 | 2025-11-26 | 28 | 20.7 | 30.6 | 147.8 | PLACA | 30.7 | 3 | 147.826
23472 - TERRA (MANAZANA 4) | PL - 1341 | Outinord IND 1" | Placa entrepiso torre 1 eje 1 al 6 entre A - E apt 2304 - 2305 | 2025-10-30 | 2025-11-27 | 28 | 20.7 | 29 | 140.1 | PLACA | 29.1 | 3 | 140.097
23472 - TERRA (MANAZANA 4) | PL - 1341 | Outinord IND 1" | Placa entrepiso torre 1 eje 1 al 6 entre A - E apt 2304 - 2305 | 2025-10-30 | 2025-11-27 | 28 | 20.7 | 29.5 | 142.5 | PLACA | 29.1 | 3 | 142.512
23472 - TERRA (MANAZANA 4) | PL - 1341 | Outinord IND 1" | Placa entrepiso torre 1 eje 1 al 6 entre A - E apt 2304 - 2305 | 2025-10-30 | 2025-11-27 | 28 | 20.7 | 28.8 | 139.1 | PLACA | 29.1 | 3 | 139.13
23472 - TERRA (MANAZANA 4) | PL - 1335 | Outinord IND 1" | Placa entrepiso torre 1 eje 6 al 13 entre A - E apt 2306 - 2307 | 2025-10-28 | 2025-11-25 | 28 | 20.7 | 28.9 | 139.6 | PLACA | 28.633 | 3 | 139.614
23472 - TERRA (MANAZANA 4) | PL - 1335 | Outinord IND 1" | Placa entrepiso torre 1 eje 6 al 13 entre A - E apt 2306 - 2307 | 2025-10-28 | 2025-11-25 | 28 | 20.7 | 28.3 | 136.7 | PLACA | 28.633 | 3 | 136.715
23472 - TERRA (MANAZANA 4) | PL - 1335 | Outinord IND 1" | Placa entrepiso torre 1 eje 6 al 13 entre A - E apt 2306 - 2307 | 2025-10-28 | 2025-11-25 | 28 | 20.7 | 28.7 | 138.6 | PLACA | 28.633 | 3 | 138.647
23472 - TERRA (MANAZANA 4) | PL - 1334 | Outinord IND con fibra de polipropileno | Alistado de piso cubierta eje 7 al 1 entre A - J | 2025-10-28 | 2025-11-25 | 28 | 20.7 | 28.3 | 136.7 |  | 28.333 | 3 | 136.715
23472 - TERRA (MANAZANA 4) | PL - 1334 | Outinord IND con fibra de polipropileno | Alistado de piso cubierta eje 7 al 1 entre A - J | 2025-10-28 | 2025-11-25 | 28 | 20.7 | 28.7 | 138.6 |  | 28.333 | 3 | 138.647
23472 - TERRA (MANAZANA 4) | PL - 1334 | Outinord IND con fibra de polipropileno | Alistado de piso cubierta eje 7 al 1 entre A - J | 2025-10-28 | 2025-11-25 | 28 | 20.7 | 28 | 135.3 |  | 28.333 | 3 | 135.266
23472 - TERRA (MANAZANA 4) | PL - 1332 | Outinord IND ayudante de bombeo | Alistado de cubierta torre 2 eje 7´al 13 entre A - J | 2025-10-27 | 2025-11-24 | 28 | 20.7 | 18.9 | 91.3 |  | 19.233 | 3 | 91.304
23472 - TERRA (MANAZANA 4) | PL - 1332 | Outinord IND ayudante de bombeo | Alistado de cubierta torre 2 eje 7´al 13 entre A - J | 2025-10-27 | 2025-11-24 | 28 | 20.7 | 19.5 | 94.2 |  | 19.233 | 3 | 94.203
23472 - TERRA (MANAZANA 4) | PL - 1332 | Outinord IND ayudante de bombeo | Alistado de cubierta torre 2 eje 7´al 13 entre A - J | 2025-10-27 | 2025-11-24 | 28 | 20.7 | 19.3 | 93.2 |  | 19.233 | 3 | 93.237
23472 - TERRA (MANAZANA 4) | PL - 1329 | Outinord IND 1" | Placa entrepiso torre 1 eje 13 al 19 entre A - E apt 2308 - 2309 | 2025-10-24 | 2025-11-21 | 28 | 20.7 | 30.4 | 146.9 | PLACA | 29.9 | 3 | 146.86
23472 - TERRA (MANAZANA 4) | PL - 1329 | Outinord IND 1" | Placa entrepiso torre 1 eje 13 al 19 entre A - E apt 2308 - 2309 | 2025-10-24 | 2025-11-21 | 28 | 20.7 | 30 | 144.9 | PLACA | 29.9 | 3 | 144.928
23472 - TERRA (MANAZANA 4) | PL - 1329 | Outinord IND 1" | Placa entrepiso torre 1 eje 13 al 19 entre A - E apt 2308 - 2309 | 2025-10-24 | 2025-11-21 | 28 | 20.7 | 29.3 | 141.5 | PLACA | 29.9 | 3 | 141.546
23472 - TERRA (MANAZANA 4) | PL - 1331 | Outinord IND 1" | Placa entre piso torre 1 eje 13 al 19 entre F - J apt 2310, 2311 y escalera eje 17 al 19 entre D - G costado oriental piso 20 al piso 21 | 2025-10-25 | 2025-11-22 | 28 | 20.7 | 24 | 115.9 | PLACA | 23.933 | 3 | 115.942
23472 - TERRA (MANAZANA 4) | PL - 1331 | Outinord IND 1" | Placa entre piso torre 1 eje 13 al 19 entre F - J apt 2310, 2311 y escalera eje 17 al 19 entre D - G costado oriental piso 20 al piso 21 | 2025-10-25 | 2025-11-22 | 28 | 20.7 | 23.7 | 114.5 | PLACA | 23.933 | 3 | 114.493
23472 - TERRA (MANAZANA 4) | PL - 1331 | Outinord IND 1" | Placa entre piso torre 1 eje 13 al 19 entre F - J apt 2310, 2311 y escalera eje 17 al 19 entre D - G costado oriental piso 20 al piso 21 | 2025-10-25 | 2025-11-22 | 28 | 20.7 | 24.1 | 116.4 | PLACA | 23.933 | 3 | 116.425
23472 - TERRA (MANAZANA 4) | PL - 1325 | Outinord IND 1" | Placa entre piso 1 eje 1 al 5 entre F - J apt 2202, 2203 y escalera eje 1 al 2 entre D - G costado occidental piso 20 al piso 21 | 2025-10-23 | 2025-11-20 | 28 | 20.7 | 27 | 130.4 | PLACA | 26.667 | 3 | 130.435
23472 - TERRA (MANAZANA 4) | PL - 1325 | Outinord IND 1" | Placa entre piso 1 eje 1 al 5 entre F - J apt 2202, 2203 y escalera eje 1 al 2 entre D - G costado occidental piso 20 al piso 21 | 2025-10-23 | 2025-11-20 | 28 | 20.7 | 26.8 | 129.5 | PLACA | 26.667 | 3 | 129.469
23472 - TERRA (MANAZANA 4) | PL - 1325 | Outinord IND 1" | Placa entre piso 1 eje 1 al 5 entre F - J apt 2202, 2203 y escalera eje 1 al 2 entre D - G costado occidental piso 20 al piso 21 | 2025-10-23 | 2025-11-20 | 28 | 20.7 | 26.2 | 126.6 | PLACA | 26.667 | 3 | 126.57
23472 - TERRA (MANAZANA 4) | PL- 1321 | Outinord IND 1" | Placa entrepiso torre 1 eje 1 al 5 entre A - E aptos 2204 - 2205 | 2025-10-21 | 2025-11-18 | 28 | 20.7 | 35.7 | 172.5 | PLACA | 36.467 | 3 | 172.464
23472 - TERRA (MANAZANA 4) | PL- 1321 | Outinord IND 1" | Placa entrepiso torre 1 eje 1 al 5 entre A - E aptos 2204 - 2205 | 2025-10-21 | 2025-11-18 | 28 | 20.7 | 36.7 | 177.3 | PLACA | 36.467 | 3 | 177.295
23472 - TERRA (MANAZANA 4) | PL- 1321 | Outinord IND 1" | Placa entrepiso torre 1 eje 1 al 5 entre A - E aptos 2204 - 2205 | 2025-10-21 | 2025-11-18 | 28 | 20.7 | 37 | 178.7 | PLACA | 36.467 | 3 | 178.744
23472 - TERRA (MANAZANA 4) | PL- 1320 | Outinord IND 1" | Placa entrepiso torre 1 eje 6 al 13 entre F - J aptos 2201 - 2212 | 2025-10-20 | 2025-11-17 | 28 | 20.7 | 28.5 | 137.7 | PLACA | 28 | 3 | 137.681
23472 - TERRA (MANAZANA 4) | PL- 1320 | Outinord IND 1" | Placa entrepiso torre 1 eje 6 al 13 entre F - J aptos 2201 - 2212 | 2025-10-20 | 2025-11-17 | 28 | 20.7 | 27.7 | 133.8 | PLACA | 28 | 3 | 133.816
23472 - TERRA (MANAZANA 4) | PL- 1320 | Outinord IND 1" | Placa entrepiso torre 1 eje 6 al 13 entre F - J aptos 2201 - 2212 | 2025-10-20 | 2025-11-17 | 28 | 20.7 | 27.8 | 134.3 | PLACA | 28 | 3 | 134.3
23472 - TERRA (MANAZANA 4) | PL-1318 | Outinord IND 1" | Placa entrepiso torre 1 eje 6 al 13 entre A - E apto 2206, 2207 | 2025-10-18 | 2025-11-15 | 28 | 20.7 | 26.8 | 129.5 | PLACA | 26.467 | 3 | 129.469
23472 - TERRA (MANAZANA 4) | PL-1318 | Outinord IND 1" | Placa entrepiso torre 1 eje 6 al 13 entre A - E apto 2206, 2207 | 2025-10-18 | 2025-11-15 | 28 | 20.7 | 26.6 | 128.5 | PLACA | 26.467 | 3 | 128.502
23472 - TERRA (MANAZANA 4) | PL-1318 | Outinord IND 1" | Placa entrepiso torre 1 eje 6 al 13 entre A - E apto 2206, 2207 | 2025-10-18 | 2025-11-15 | 28 | 20.7 | 26 | 125.6 | PLACA | 26.467 | 3 | 125.604
23472 - TERRA (MANAZANA 4) | PL-1317 | IND Fibra inclusion de aire | Alistado de cubierta torre 2 eje 13 al 23 entre A - J | 2025-10-18 | 2025-11-15 | 28 | 20.7 | 27.8 | 134.3 |  | 27.967 | 3 | 134.3
23472 - TERRA (MANAZANA 4) | PL-1317 | IND Fibra inclusion de aire | Alistado de cubierta torre 2 eje 13 al 23 entre A - J | 2025-10-18 | 2025-11-15 | 28 | 20.7 | 28.6 | 138.2 |  | 27.967 | 3 | 138.164
23472 - TERRA (MANAZANA 4) | PL-1317 | IND Fibra inclusion de aire | Alistado de cubierta torre 2 eje 13 al 23 entre A - J | 2025-10-18 | 2025-11-15 | 28 | 20.7 | 27.5 | 132.9 |  | 27.967 | 3 | 132.85
23472 - TERRA (MANAZANA 4) | PL-1313 | Outinord IND 1" | Placa entrepiso torre 1 eje 13 al 19 entre A - E apto 2208, 2209 | 2025-10-15 | 2025-11-12 | 28 | 20.7 | 29.2 | 141.1 | PLACA | 28.633 | 3 | 141.063
23472 - TERRA (MANAZANA 4) | PL-1313 | Outinord IND 1" | Placa entrepiso torre 1 eje 13 al 19 entre A - E apto 2208, 2209 | 2025-10-15 | 2025-11-12 | 28 | 20.7 | 28.7 | 138.6 | PLACA | 28.633 | 3 | 138.647
23472 - TERRA (MANAZANA 4) | PL-1313 | Outinord IND 1" | Placa entrepiso torre 1 eje 13 al 19 entre A - E apto 2208, 2209 | 2025-10-15 | 2025-11-12 | 28 | 20.7 | 28 | 135.3 | PLACA | 28.633 | 3 | 135.266
23472 - TERRA (MANAZANA 4) | PL - 1315 | Outinord IND 1" | Placa entrepiso torre 1 eje 13 al 19 entre F - J apt 2210, 2211 y escalera eje 17 al 19 entre D - G costado oriental piso 19 al piso 20 | 2025-10-16 | 2025-11-13 | 28 | 20.7 | 29.9 | 144.4 | PLACA | 30.6 | 3 | 144.444
23472 - TERRA (MANAZANA 4) | PL - 1315 | Outinord IND 1" | Placa entrepiso torre 1 eje 13 al 19 entre F - J apt 2210, 2211 y escalera eje 17 al 19 entre D - G costado oriental piso 19 al piso 20 | 2025-10-16 | 2025-11-13 | 28 | 20.7 | 30.5 | 147.3 | PLACA | 30.6 | 3 | 147.343
23472 - TERRA (MANAZANA 4) | PL - 1315 | Outinord IND 1" | Placa entrepiso torre 1 eje 13 al 19 entre F - J apt 2210, 2211 y escalera eje 17 al 19 entre D - G costado oriental piso 19 al piso 20 | 2025-10-16 | 2025-11-13 | 28 | 20.7 | 31.4 | 151.7 | PLACA | 30.6 | 3 | 151.691
23472 - TERRA (MANAZANA 4) | PL - 1310 | Outinord IND 1" | Placa entrepiso torre 1 eje 1 al 5 entre F - J apt 2102, 2103 y escalera eje 1 al 2 entre D - G costado occidental piso 19 al piso 20 | 2025-10-14 | 2025-11-11 | 28 | 20.7 | 26.4 | 127.5 | PLACA | 26.467 | 3 | 127.536
23472 - TERRA (MANAZANA 4) | PL - 1310 | Outinord IND 1" | Placa entrepiso torre 1 eje 1 al 5 entre F - J apt 2102, 2103 y escalera eje 1 al 2 entre D - G costado occidental piso 19 al piso 20 | 2025-10-14 | 2025-11-11 | 28 | 20.7 | 27 | 130.4 | PLACA | 26.467 | 3 | 130.435
23472 - TERRA (MANAZANA 4) | PL - 1310 | Outinord IND 1" | Placa entrepiso torre 1 eje 1 al 5 entre F - J apt 2102, 2103 y escalera eje 1 al 2 entre D - G costado occidental piso 19 al piso 20 | 2025-10-14 | 2025-11-11 | 28 | 20.7 | 26 | 125.6 | PLACA | 26.467 | 3 | 125.604
23472 - TERRA (MANAZANA 4) | PL - 1308 | Outinord IND 1" | Placa entrepiso torre 1 eje 1 al 5 entre A - E apt 2104 - 2105 | 2025-10-10 | 2025-11-07 | 28 | 20.7 | 25.2 | 121.7 | PLACA | 25 | 3 | 121.739
23472 - TERRA (MANAZANA 4) | PL - 1308 | Outinord IND 1" | Placa entrepiso torre 1 eje 1 al 5 entre A - E apt 2104 - 2105 | 2025-10-10 | 2025-11-07 | 28 | 20.7 | 24.8 | 119.8 | PLACA | 25 | 3 | 119.807
23472 - TERRA (MANAZANA 4) | PL - 1308 | Outinord IND 1" | Placa entrepiso torre 1 eje 1 al 5 entre A - E apt 2104 - 2105 | 2025-10-10 | 2025-11-07 | 28 | 20.7 | 25 | 120.8 | PLACA | 25 | 3 | 120.773
23472 - TERRA (MANAZANA 4) | PL - 1306 | Outinord Ind. 1" | Placa Entrepiso Torre 1 Eje 6 al 13 entre F - J Apt 2101 , 2112 | 2025-10-09 | 2025-11-06 | 28 | 20.7 | 31.3 | 151.2 | PLACA | 30.833 | 3 | 151.208
23472 - TERRA (MANAZANA 4) | PL - 1306 | Outinord Ind. 1" | Placa Entrepiso Torre 1 Eje 6 al 13 entre F - J Apt 2101 , 2112 | 2025-10-09 | 2025-11-06 | 28 | 20.7 | 31.1 | 150.2 | PLACA | 30.833 | 3 | 150.242
23472 - TERRA (MANAZANA 4) | PL - 1306 | Outinord Ind. 1" | Placa Entrepiso Torre 1 Eje 6 al 13 entre F - J Apt 2101 , 2112 | 2025-10-09 | 2025-11-06 | 28 | 20.7 | 30.1 | 145.4 | PLACA | 30.833 | 3 | 145.411
23472 - TERRA (MANAZANA 4) | PL - 1304 | Outinord Ind. 1" | Placa entrepiso Torre 1 eje6 al 13 entre A - E Apt 2106 , 2107 | 2025-10-08 | 2025-11-05 | 28 | 20.7 | 30.9 | 149.3 | PLACA | 30.6 | 3 | 149.275
23472 - TERRA (MANAZANA 4) | PL - 1304 | Outinord Ind. 1" | Placa entrepiso Torre 1 eje6 al 13 entre A - E Apt 2106 , 2107 | 2025-10-08 | 2025-11-05 | 28 | 20.7 | 30.6 | 147.8 | PLACA | 30.6 | 3 | 147.826
23472 - TERRA (MANAZANA 4) | PL - 1304 | Outinord Ind. 1" | Placa entrepiso Torre 1 eje6 al 13 entre A - E Apt 2106 , 2107 | 2025-10-08 | 2025-11-05 | 28 | 20.7 | 30.3 | 146.4 | PLACA | 30.6 | 3 | 146.377
23472 - TERRA (MANAZANA 4) | PL - 1302 | Outinord IND 1" | Placa entrepiso torre 1 eje 13 al 19 entre F - J apt 2110, 2111 y escalera eje 17 al 19 entre D - G costado oriental piso 18 al piso 19 | 2025-10-07 | 2025-11-04 | 28 | 20.7 | 34.3 | 165.7 | PLACA | 34.267 | 3 | 165.7
23472 - TERRA (MANAZANA 4) | PL - 1302 | Outinord IND 1" | Placa entrepiso torre 1 eje 13 al 19 entre F - J apt 2110, 2111 y escalera eje 17 al 19 entre D - G costado oriental piso 18 al piso 19 | 2025-10-07 | 2025-11-04 | 28 | 20.7 | 34.4 | 166.2 | PLACA | 34.267 | 3 | 166.184
23472 - TERRA (MANAZANA 4) | PL - 1302 | Outinord IND 1" | Placa entrepiso torre 1 eje 13 al 19 entre F - J apt 2110, 2111 y escalera eje 17 al 19 entre D - G costado oriental piso 18 al piso 19 | 2025-10-07 | 2025-11-04 | 28 | 20.7 | 34.1 | 164.7 | PLACA | 34.267 | 3 | 164.734
23472 - TERRA (MANAZANA 4) | PL - 1299 | Outinord IND 1" | Placa entrepiso eje 13 al 19 entre A - E apt 2108, 2109 | 2025-10-06 | 2025-11-03 | 28 | 20.7 | 26.6 | 128.5 | PLACA | 26.067 | 3 | 128.502
23472 - TERRA (MANAZANA 4) | PL - 1299 | Outinord IND 1" | Placa entrepiso eje 13 al 19 entre A - E apt 2108, 2109 | 2025-10-06 | 2025-11-03 | 28 | 20.7 | 26.1 | 126.1 | PLACA | 26.067 | 3 | 126.087
23472 - TERRA (MANAZANA 4) | PL - 1299 | Outinord IND 1" | Placa entrepiso eje 13 al 19 entre A - E apt 2108, 2109 | 2025-10-06 | 2025-11-03 | 28 | 20.7 | 25.5 | 123.2 | PLACA | 26.067 | 3 | 123.188
23472 - TERRA (MANAZANA 4) | PL - 1297 | Outinord IND 1" | Placa entrepiso Torre 1 eje 1 al 5 entre F - J Apt 2002, 2003 y escalera eje 1 al 2 entre D - G Costado occidental Piso 18 al piso 19 | 2025-10-04 | 2025-11-01 | 28 | 20.7 | 30.6 | 147.8 | PLACA | 29.9 | 3 | 147.826
23472 - TERRA (MANAZANA 4) | PL - 1297 | Outinord IND 1" | Placa entrepiso Torre 1 eje 1 al 5 entre F - J Apt 2002, 2003 y escalera eje 1 al 2 entre D - G Costado occidental Piso 18 al piso 19 | 2025-10-04 | 2025-11-01 | 28 | 20.7 | 29.8 | 144 | PLACA | 29.9 | 3 | 143.961
23472 - TERRA (MANAZANA 4) | PL - 1297 | Outinord IND 1" | Placa entrepiso Torre 1 eje 1 al 5 entre F - J Apt 2002, 2003 y escalera eje 1 al 2 entre D - G Costado occidental Piso 18 al piso 19 | 2025-10-04 | 2025-11-01 | 28 | 20.7 | 29.3 | 141.5 | PLACA | 29.9 | 3 | 141.546
23472 - TERRA (MANAZANA 4) | PL - 1295 | Outinord IND 1" | Placa Entrepiso Torre 1 Eje 1 al 5 entre A - E Apt 2004, 2005 | 2025-10-03 | 2025-10-31 | 28 | 20.7 | 30.1 | 145.4 | PLACA | 29.533 | 3 | 145.411
23472 - TERRA (MANAZANA 4) | PL - 1295 | Outinord IND 1" | Placa Entrepiso Torre 1 Eje 1 al 5 entre A - E Apt 2004, 2005 | 2025-10-03 | 2025-10-31 | 28 | 20.7 | 29.7 | 143.5 | PLACA | 29.533 | 3 | 143.478
23472 - TERRA (MANAZANA 4) | PL - 1295 | Outinord IND 1" | Placa Entrepiso Torre 1 Eje 1 al 5 entre A - E Apt 2004, 2005 | 2025-10-03 | 2025-10-31 | 28 | 20.7 | 28.8 | 139.1 | PLACA | 29.533 | 3 | 139.13
23472 - TERRA (MANAZANA 4) | PL - 1293 | Outinord IND 1" | Placa entrepiso torre 1 eje 6 al 13 entre F - J apt 2001 - 2002 | 2025-10-02 | 2025-10-30 | 28 | 20.7 | 27.5 | 132.9 | PLACA | 28.1 | 3 | 132.85
23472 - TERRA (MANAZANA 4) | PL - 1293 | Outinord IND 1" | Placa entrepiso torre 1 eje 6 al 13 entre F - J apt 2001 - 2002 | 2025-10-02 | 2025-10-30 | 28 | 20.7 | 28.3 | 136.7 | PLACA | 28.1 | 3 | 136.715
23472 - TERRA (MANAZANA 4) | PL - 1293 | Outinord IND 1" | Placa entrepiso torre 1 eje 6 al 13 entre F - J apt 2001 - 2002 | 2025-10-02 | 2025-10-30 | 28 | 20.7 | 28.5 | 137.7 | PLACA | 28.1 | 3 | 137.681
23472 - TERRA (MANAZANA 4) | PL - 1291 | Outinord IND 1" | Placa entrepiso eje 6 al 13 entre A - E apt 2006 - 2007 torre 1 | 2025-10-01 | 2025-10-29 | 28 | 20.7 | 29.4 | 142 | PLACA | 29.367 | 3 | 142.029
23472 - TERRA (MANAZANA 4) | PL - 1291 | Outinord IND 1" | Placa entrepiso eje 6 al 13 entre A - E apt 2006 - 2007 torre 1 | 2025-10-01 | 2025-10-29 | 28 | 20.7 | 28.8 | 139.1 | PLACA | 29.367 | 3 | 139.13
23472 - TERRA (MANAZANA 4) | PL - 1291 | Outinord IND 1" | Placa entrepiso eje 6 al 13 entre A - E apt 2006 - 2007 torre 1 | 2025-10-01 | 2025-10-29 | 28 | 20.7 | 29.9 | 144.4 | PLACA | 29.367 | 3 | 144.444
23472 - TERRA (MANAZANA 4) | PL - 1285 | Outinord IND 1" | Placa Entrepiso eje 1 al 5 entre F - J Apt 1902, 1903 y escalera eje 1 al 2 entre D - G costado occidental piso 17 al piso 18 | 2025-09-27 | 2025-10-25 | 28 | 20.7 | 31 | 149.8 | PLACA | 30.467 | 3 | 149.758
23472 - TERRA (MANAZANA 4) | PL - 1285 | Outinord IND 1" | Placa Entrepiso eje 1 al 5 entre F - J Apt 1902, 1903 y escalera eje 1 al 2 entre D - G costado occidental piso 17 al piso 18 | 2025-09-27 | 2025-10-25 | 28 | 20.7 | 30 | 144.9 | PLACA | 30.467 | 3 | 144.928
23472 - TERRA (MANAZANA 4) | PL - 1285 | Outinord IND 1" | Placa Entrepiso eje 1 al 5 entre F - J Apt 1902, 1903 y escalera eje 1 al 2 entre D - G costado occidental piso 17 al piso 18 | 2025-09-27 | 2025-10-25 | 28 | 20.7 | 30.4 | 146.9 | PLACA | 30.467 | 3 | 146.86
23472 - TERRA (MANAZANA 4) | PL - 1283 | Outinord IND 1" | Placa Entrepiso Torre 1 Eje 1 al 5 entreA - E Apt 1904 , 1905 | 2025-09-26 | 2025-10-24 | 28 | 20.7 | 30.7 | 148.3 | PLACA | 30.567 | 3 | 148.309
23472 - TERRA (MANAZANA 4) | PL - 1283 | Outinord IND 1" | Placa Entrepiso Torre 1 Eje 1 al 5 entreA - E Apt 1904 , 1905 | 2025-09-26 | 2025-10-24 | 28 | 20.7 | 30.6 | 147.8 | PLACA | 30.567 | 3 | 147.826
23472 - TERRA (MANAZANA 4) | PL - 1283 | Outinord IND 1" | Placa Entrepiso Torre 1 Eje 1 al 5 entreA - E Apt 1904 , 1905 | 2025-09-26 | 2025-10-24 | 28 | 20.7 | 30.4 | 146.9 | PLACA | 30.567 | 3 | 146.86
23472 - TERRA (MANAZANA 4) | PL - 1289 | Outinord IND 1/2" | Placa entrepiso torre 1 eje 13 al 19 entre F - J apt 2010 - 2011 y escalera eje 17 al 19 entre D - E costado oriental piso 17 al 18 | 2025-09-30 | 2025-10-28 | 28 | 20.7 | 24 | 115.9 | PLACA | 24.133 | 3 | 115.942
23472 - TERRA (MANAZANA 4) | PL - 1289 | Outinord IND 1/2" | Placa entrepiso torre 1 eje 13 al 19 entre F - J apt 2010 - 2011 y escalera eje 17 al 19 entre D - E costado oriental piso 17 al 18 | 2025-09-30 | 2025-10-28 | 28 | 20.7 | 24.3 | 117.4 | PLACA | 24.133 | 3 | 117.391
23472 - TERRA (MANAZANA 4) | PL - 1289 | Outinord IND 1/2" | Placa entrepiso torre 1 eje 13 al 19 entre F - J apt 2010 - 2011 y escalera eje 17 al 19 entre D - E costado oriental piso 17 al 18 | 2025-09-30 | 2025-10-28 | 28 | 20.7 | 24.1 | 116.4 | PLACA | 24.133 | 3 | 116.425
23472 - TERRA (MANAZANA 4) | PL - 1287 | Outinord IND 1" | Placa entrepiso torre 1 eje 13 al 19 entre 2A - E apt 2008 - 2009 | 2025-09-29 | 2025-10-27 | 28 | 20.7 | 31 | 149.8 | PLACA | 30.7 | 3 | 149.758
23472 - TERRA (MANAZANA 4) | PL - 1287 | Outinord IND 1" | Placa entrepiso torre 1 eje 13 al 19 entre 2A - E apt 2008 - 2009 | 2025-09-29 | 2025-10-27 | 28 | 20.7 | 30.8 | 148.8 | PLACA | 30.7 | 3 | 148.792
23472 - TERRA (MANAZANA 4) | PL - 1287 | Outinord IND 1" | Placa entrepiso torre 1 eje 13 al 19 entre 2A - E apt 2008 - 2009 | 2025-09-29 | 2025-10-27 | 28 | 20.7 | 30.3 | 146.4 | PLACA | 30.7 | 3 | 146.377
23472 - TERRA (MANAZANA 4) | PL - 1281 | Outinord IND 1" | Placa entre piso torre 1 eje 6 al 13 entre F - G apt 1901 , 1912 y placa de fosos de ascensores | 2025-09-25 | 2025-10-23 | 28 | 20.7 | 33.7 | 162.8 | PLACA | 33.033 | 3 | 162.802
23472 - TERRA (MANAZANA 4) | PL - 1281 | Outinord IND 1" | Placa entre piso torre 1 eje 6 al 13 entre F - G apt 1901 , 1912 y placa de fosos de ascensores | 2025-09-25 | 2025-10-23 | 28 | 20.7 | 32.5 | 157 | PLACA | 33.033 | 3 | 157.005
23472 - TERRA (MANAZANA 4) | PL - 1281 | Outinord IND 1" | Placa entre piso torre 1 eje 6 al 13 entre F - G apt 1901 , 1912 y placa de fosos de ascensores | 2025-09-25 | 2025-10-23 | 28 | 20.7 | 32.9 | 158.9 | PLACA | 33.033 | 3 | 158.937
23472 - TERRA (MANAZANA 4) | PL - 1279 | Outinord IND 1" | Placa entre piso torre 1 eje 6 al 13 entre A - E apt 1906 , 1907 | 2025-09-24 | 2025-10-22 | 28 | 20.7 | 34 | 164.3 | PLACA | 33.2 | 3 | 164.251
23472 - TERRA (MANAZANA 4) | PL - 1279 | Outinord IND 1" | Placa entre piso torre 1 eje 6 al 13 entre A - E apt 1906 , 1907 | 2025-09-24 | 2025-10-22 | 28 | 20.7 | 33.1 | 159.9 | PLACA | 33.2 | 3 | 159.903
23472 - TERRA (MANAZANA 4) | PL - 1279 | Outinord IND 1" | Placa entre piso torre 1 eje 6 al 13 entre A - E apt 1906 , 1907 | 2025-09-24 | 2025-10-22 | 28 | 20.7 | 32.5 | 157 | PLACA | 33.2 | 3 | 157.005
23472 - TERRA (MANAZANA 4) | PL - 1277 | Outinord IND 1" | Placa entre piso torre 1 eje 13 al 19 entre F - J apt 1910 , 1911 y escalera eje 1 al 2 entre D - G costado occidental piso 16 al piso 17 | 2025-09-23 | 2025-10-21 | 28 | 20.7 | 27.5 | 132.9 | PLACA | 26.933 | 3 | 132.85
23472 - TERRA (MANAZANA 4) | PL - 1277 | Outinord IND 1" | Placa entre piso torre 1 eje 13 al 19 entre F - J apt 1910 , 1911 y escalera eje 1 al 2 entre D - G costado occidental piso 16 al piso 17 | 2025-09-23 | 2025-10-21 | 28 | 20.7 | 27 | 130.4 | PLACA | 26.933 | 3 | 130.435
23472 - TERRA (MANAZANA 4) | PL - 1277 | Outinord IND 1" | Placa entre piso torre 1 eje 13 al 19 entre F - J apt 1910 , 1911 y escalera eje 1 al 2 entre D - G costado occidental piso 16 al piso 17 | 2025-09-23 | 2025-10-21 | 28 | 20.7 | 26.3 | 127.1 | PLACA | 26.933 | 3 | 127.053
23472 - TERRA (MANAZANA 4) | PL - 1275 | Outinord IND 1" | Placa entrepiso torre 1 eje 13 al 19 entre A - E apt. 1908, 1909 | 2025-09-22 | 2025-10-20 | 28 | 20.7 | 27.8 | 134.3 | PLACA | 28.133 | 3 | 134.3
23472 - TERRA (MANAZANA 4) | PL - 1275 | Outinord IND 1" | Placa entrepiso torre 1 eje 13 al 19 entre A - E apt. 1908, 1909 | 2025-09-22 | 2025-10-20 | 28 | 20.7 | 28 | 135.3 | PLACA | 28.133 | 3 | 135.266
23472 - TERRA (MANAZANA 4) | PL - 1275 | Outinord IND 1" | Placa entrepiso torre 1 eje 13 al 19 entre A - E apt. 1908, 1909 | 2025-09-22 | 2025-10-20 | 28 | 20.7 | 28.6 | 138.2 | PLACA | 28.133 | 3 | 138.164
23472 - TERRA (MANAZANA 4) | PL - 1272 | Outinord IND 1" | Placa entrepiso torre 1 eje 1 al 7 entre F - J Apt 1802 , 1803 y escalera eje 1 al 2 entre D - G Costado occidental piso 15 al piso 16 | 2025-09-20 | 2025-10-18 | 28 | 20.7 | 33.6 | 162.3 | PLACA | 32.667 | 3 | 162.319
23472 - TERRA (MANAZANA 4) | PL - 1272 | Outinord IND 1" | Placa entrepiso torre 1 eje 1 al 7 entre F - J Apt 1802 , 1803 y escalera eje 1 al 2 entre D - G Costado occidental piso 15 al piso 16 | 2025-09-20 | 2025-10-18 | 28 | 20.7 | 32.5 | 157 | PLACA | 32.667 | 3 | 157.005
23472 - TERRA (MANAZANA 4) | PL - 1272 | Outinord IND 1" | Placa entrepiso torre 1 eje 1 al 7 entre F - J Apt 1802 , 1803 y escalera eje 1 al 2 entre D - G Costado occidental piso 15 al piso 16 | 2025-09-20 | 2025-10-18 | 28 | 20.7 | 31.9 | 154.1 | PLACA | 32.667 | 3 | 154.106
23472 - TERRA (MANAZANA 4) | PL-1267 | Outinord Ind. 1" | Escalera torre 1 eje 17 al entre D-G costado oriental piso 16 a 17 | 2025-09-15 | 2025-10-13 | 28 | 20.7 | 28.9 | 139.6 |  | 28.633 | 3 | 139.614
23472 - TERRA (MANAZANA 4) | PL-1267 | Outinord Ind. 1" | Escalera torre 1 eje 17 al entre D-G costado oriental piso 16 a 17 | 2025-09-15 | 2025-10-13 | 28 | 20.7 | 28.3 | 136.7 |  | 28.633 | 3 | 136.715
23472 - TERRA (MANAZANA 4) | PL-1267 | Outinord Ind. 1" | Escalera torre 1 eje 17 al entre D-G costado oriental piso 16 a 17 | 2025-09-15 | 2025-10-13 | 28 | 20.7 | 28.7 | 138.6 |  | 28.633 | 3 | 138.647
23472 - TERRA (MANAZANA 4) | PL 1265 | Outinord Ind 1" | Placa Entrepiso Torre 1 eje 1 al 5 entre A - E Apt 1804, 1805 | 2025-09-11 | 2025-10-09 | 28 | 20.7 | 28.3 | 136.7 | PLACA | 28.5 | 3 | 136.715
23472 - TERRA (MANAZANA 4) | PL 1265 | Outinord Ind 1" | Placa Entrepiso Torre 1 eje 1 al 5 entre A - E Apt 1804, 1805 | 2025-09-11 | 2025-10-09 | 28 | 20.7 | 29.1 | 140.6 | PLACA | 28.5 | 3 | 140.58
23472 - TERRA (MANAZANA 4) | PL 1265 | Outinord Ind 1" | Placa Entrepiso Torre 1 eje 1 al 5 entre A - E Apt 1804, 1805 | 2025-09-11 | 2025-10-09 | 28 | 20.7 | 28.1 | 135.7 | PLACA | 28.5 | 3 | 135.749
23472 - TERRA (MANAZANA 4) | PL 1264 | Outinord Ind 1" | Placa entrepiso torre 1 eje 6 al 13 entre F - J Apt 1801 , 1812 | 2025-09-10 | 2025-10-08 | 28 | 20.7 | 29.8 | 144 | PLACA | 29.633 | 3 | 143.961
23472 - TERRA (MANAZANA 4) | PL 1264 | Outinord Ind 1" | Placa entrepiso torre 1 eje 6 al 13 entre F - J Apt 1801 , 1812 | 2025-09-10 | 2025-10-08 | 28 | 20.7 | 30.2 | 145.9 | PLACA | 29.633 | 3 | 145.894
23472 - TERRA (MANAZANA 4) | PL 1264 | Outinord Ind 1" | Placa entrepiso torre 1 eje 6 al 13 entre F - J Apt 1801 , 1812 | 2025-09-10 | 2025-10-08 | 28 | 20.7 | 28.9 | 139.6 | PLACA | 29.633 | 3 | 139.614
23472 - TERRA (MANAZANA 4) | PL - 1263 | Outinord IND 1" | Placa entrepiso torre 1 eje 6 al 13 entre A - E apt 1806, 1807 y escalera eje 17 al 19 entre D - E costado oriental piso 15 al piso 16 | 2025-09-09 | 2025-10-07 | 28 | 20.7 | 29 | 140.1 | PLACA | 29.567 | 3 | 140.097
23472 - TERRA (MANAZANA 4) | PL - 1263 | Outinord IND 1" | Placa entrepiso torre 1 eje 6 al 13 entre A - E apt 1806, 1807 y escalera eje 17 al 19 entre D - E costado oriental piso 15 al piso 16 | 2025-09-09 | 2025-10-07 | 28 | 20.7 | 30 | 144.9 | PLACA | 29.567 | 3 | 144.928
23472 - TERRA (MANAZANA 4) | PL - 1263 | Outinord IND 1" | Placa entrepiso torre 1 eje 6 al 13 entre A - E apt 1806, 1807 y escalera eje 17 al 19 entre D - E costado oriental piso 15 al piso 16 | 2025-09-09 | 2025-10-07 | 28 | 20.7 | 29.7 | 143.5 | PLACA | 29.567 | 3 | 143.478
23472 - TERRA (MANAZANA 4) | PL - 1261 | Outinord IND 1" | Placa entrepiso torre 1 eje 13 al 19 entre F - J apt 1810, 1811 | 2025-09-08 | 2025-10-06 | 28 | 20.7 | 30.8 | 148.8 | PLACA | 30.9 | 3 | 148.792
23472 - TERRA (MANAZANA 4) | PL - 1261 | Outinord IND 1" | Placa entrepiso torre 1 eje 13 al 19 entre F - J apt 1810, 1811 | 2025-09-08 | 2025-10-06 | 28 | 20.7 | 31.6 | 152.7 | PLACA | 30.9 | 3 | 152.657
23472 - TERRA (MANAZANA 4) | PL - 1261 | Outinord IND 1" | Placa entrepiso torre 1 eje 13 al 19 entre F - J apt 1810, 1811 | 2025-09-08 | 2025-10-06 | 28 | 20.7 | 30.3 | 146.4 | PLACA | 30.9 | 3 | 146.377
23472 - TERRA (MANAZANA 4) | PL-1258 | Outinord IND 1" | Placa entrepiso torre 1 eje 13 al 19 entre A-E Apt. 1808, 1809 y escalera eje 17 al 19 entre D-E costado Oriental piso 14 al piso 15 | 2025-09-06 | 2025-10-04 | 28 | 20.7 | 26.9 | 130 | PLACA | 26.867 | 3 | 129.952
23472 - TERRA (MANAZANA 4) | PL-1258 | Outinord IND 1" | Placa entrepiso torre 1 eje 13 al 19 entre A-E Apt. 1808, 1809 y escalera eje 17 al 19 entre D-E costado Oriental piso 14 al piso 15 | 2025-09-06 | 2025-10-04 | 28 | 20.7 | 27.3 | 131.9 | PLACA | 26.867 | 3 | 131.884
23472 - TERRA (MANAZANA 4) | PL-1258 | Outinord IND 1" | Placa entrepiso torre 1 eje 13 al 19 entre A-E Apt. 1808, 1809 y escalera eje 17 al 19 entre D-E costado Oriental piso 14 al piso 15 | 2025-09-06 | 2025-10-04 | 28 | 20.7 | 26.4 | 127.5 | PLACA | 26.867 | 3 | 127.536
23472 - TERRA (MANAZANA 4) | PL-1256 | Outinord IND 1" | Placa entrepiso torre 1 eje 1 al 5 entre F-J apt 1702-1703 | 2025-09-05 | 2025-10-03 | 28 | 20.7 | 36.1 | 174.4 | PLACA | 35.8 | 3 | 174.396
23472 - TERRA (MANAZANA 4) | PL-1256 | Outinord IND 1" | Placa entrepiso torre 1 eje 1 al 5 entre F-J apt 1702-1703 | 2025-09-05 | 2025-10-03 | 28 | 20.7 | 35.5 | 171.5 | PLACA | 35.8 | 3 | 171.498
23472 - TERRA (MANAZANA 4) | PL-1256 | Outinord IND 1" | Placa entrepiso torre 1 eje 1 al 5 entre F-J apt 1702-1703 | 2025-09-05 | 2025-10-03 | 28 | 20.7 | 35.8 | 172.9 | PLACA | 35.8 | 3 | 172.947
23472 - TERRA (MANAZANA 4) | PL - 1249 | Outinord IND 1" | Placa entre piso torre 1 eje 7 al 13 entre A - E apt 1706 , 1707 | 2025-09-02 | 2025-09-30 | 28 | 20.7 | 29.4 | 142 | PLACA | 29.233 | 3 | 142.029
23472 - TERRA (MANAZANA 4) | PL - 1249 | Outinord IND 1" | Placa entre piso torre 1 eje 7 al 13 entre A - E apt 1706 , 1707 | 2025-09-02 | 2025-09-30 | 28 | 20.7 | 29.2 | 141.1 | PLACA | 29.233 | 3 | 141.063
23472 - TERRA (MANAZANA 4) | PL - 1249 | Outinord IND 1" | Placa entre piso torre 1 eje 7 al 13 entre A - E apt 1706 , 1707 | 2025-09-02 | 2025-09-30 | 28 | 20.7 | 29.1 | 140.6 | PLACA | 29.233 | 3 | 140.58
23472 - TERRA (MANAZANA 4) | PL - 1247 | Outinord IND 1" | Placa entre piso torre 1 eje 13 al 19 entre F - J apt 1710,1711 | 2025-09-01 | 2025-09-29 | 28 | 20.7 | 28.9 | 139.6 | PLACA | 28.267 | 3 | 139.614
23472 - TERRA (MANAZANA 4) | PL - 1247 | Outinord IND 1" | Placa entre piso torre 1 eje 13 al 19 entre F - J apt 1710,1711 | 2025-09-01 | 2025-09-29 | 28 | 20.7 | 28 | 135.3 | PLACA | 28.267 | 3 | 135.266
23472 - TERRA (MANAZANA 4) | PL - 1247 | Outinord IND 1" | Placa entre piso torre 1 eje 13 al 19 entre F - J apt 1710,1711 | 2025-09-01 | 2025-09-29 | 28 | 20.7 | 27.9 | 134.8 | PLACA | 28.267 | 3 | 134.783
23472 - TERRA (MANAZANA 4) | PL - 1245 | Outinord IND 1" | Placa entrepiso torre 1 eje 12 al 19 entre A - E apt 1708, 1709 y escalera eje 17 al 19 entre D - G costado oriental piso 13 al piso 14 | 2025-08-30 | 2025-09-27 | 28 | 20.7 | 29.7 | 143.5 | PLACA | 29.167 | 3 | 143.478
23472 - TERRA (MANAZANA 4) | PL - 1245 | Outinord IND 1" | Placa entrepiso torre 1 eje 12 al 19 entre A - E apt 1708, 1709 y escalera eje 17 al 19 entre D - G costado oriental piso 13 al piso 14 | 2025-08-30 | 2025-09-27 | 28 | 20.7 | 29.3 | 141.5 | PLACA | 29.167 | 3 | 141.546
23472 - TERRA (MANAZANA 4) | PL - 1245 | Outinord IND 1" | Placa entrepiso torre 1 eje 12 al 19 entre A - E apt 1708, 1709 y escalera eje 17 al 19 entre D - G costado oriental piso 13 al piso 14 | 2025-08-30 | 2025-09-27 | 28 | 20.7 | 28.5 | 137.7 | PLACA | 29.167 | 3 | 137.681
23472 - TERRA (MANAZANA 4) | PL - 1242 | Outinord IND 1" | Placa entrepiso torre 1 eje 1 al 6 entre F - J apt 1603, 1602 | 2025-08-29 | 2025-09-26 | 28 | 20.7 | 36.5 | 176.3 | PLACA | 35.833 | 3 | 176.329
23472 - TERRA (MANAZANA 4) | PL - 1242 | Outinord IND 1" | Placa entrepiso torre 1 eje 1 al 6 entre F - J apt 1603, 1602 | 2025-08-29 | 2025-09-26 | 28 | 20.7 | 35.4 | 171 | PLACA | 35.833 | 3 | 171.014
23472 - TERRA (MANAZANA 4) | PL - 1242 | Outinord IND 1" | Placa entrepiso torre 1 eje 1 al 6 entre F - J apt 1603, 1602 | 2025-08-29 | 2025-09-26 | 28 | 20.7 | 35.6 | 172 | PLACA | 35.833 | 3 | 171.981
23472 - TERRA (MANAZANA 4) | PL - 1240 | Outinord IND 1" | Placa entrepiso torre 1 eje 1 al 5 entre A - E apt 1604, 1605 y escalera eje 1 al 2 entre D - G costado oriental piso 13 al piso 14 | 2025-08-28 | 2025-09-25 | 28 | 20.7 | 35 | 169.1 | PLACA | 34.7 | 3 | 169.082
23472 - TERRA (MANAZANA 4) | PL - 1240 | Outinord IND 1" | Placa entrepiso torre 1 eje 1 al 5 entre A - E apt 1604, 1605 y escalera eje 1 al 2 entre D - G costado oriental piso 13 al piso 14 | 2025-08-28 | 2025-09-25 | 28 | 20.7 | 34.4 | 166.2 | PLACA | 34.7 | 3 | 166.184
23472 - TERRA (MANAZANA 4) | PL - 1240 | Outinord IND 1" | Placa entrepiso torre 1 eje 1 al 5 entre A - E apt 1604, 1605 y escalera eje 1 al 2 entre D - G costado oriental piso 13 al piso 14 | 2025-08-28 | 2025-09-25 | 28 | 20.7 | 34.7 | 167.6 | PLACA | 34.7 | 3 | 167.633
23472 - TERRA (MANAZANA 4) | PL - 1238 | Outinord IND 1" | Placa Entrepiso Torre 1 Eje 7 al 13 Entre F- J Apt 1601 , 1612 | 2025-08-27 | 2025-09-24 | 28 | 20.7 | 31.2 | 150.7 | PLACA | 31.3 | 3 | 150.725
23472 - TERRA (MANAZANA 4) | PL - 1238 | Outinord IND 1" | Placa Entrepiso Torre 1 Eje 7 al 13 Entre F- J Apt 1601 , 1612 | 2025-08-27 | 2025-09-24 | 28 | 20.7 | 31.7 | 153.1 | PLACA | 31.3 | 3 | 153.14
23472 - TERRA (MANAZANA 4) | PL - 1238 | Outinord IND 1" | Placa Entrepiso Torre 1 Eje 7 al 13 Entre F- J Apt 1601 , 1612 | 2025-08-27 | 2025-09-24 | 28 | 20.7 | 31 | 149.8 | PLACA | 31.3 | 3 | 149.758
23472 - TERRA (MANAZANA 4) | PL - 1235 | Outinord IND 1" | Placa entrepiso torre 1 eje 6 al 13 entre A - E apt 1606, 1607 y escalera eje 17 al 19 entre D - G costado oriental piso 12 al piso 13 | 2025-08-26 | 2025-09-23 | 28 | 20.7 | 31.6 | 152.7 | PLACA | 31.1 | 3 | 152.657
23472 - TERRA (MANAZANA 4) | PL - 1235 | Outinord IND 1" | Placa entrepiso torre 1 eje 6 al 13 entre A - E apt 1606, 1607 y escalera eje 17 al 19 entre D - G costado oriental piso 12 al piso 13 | 2025-08-26 | 2025-09-23 | 28 | 20.7 | 31.1 | 150.2 | PLACA | 31.1 | 3 | 150.242
23472 - TERRA (MANAZANA 4) | PL - 1235 | Outinord IND 1" | Placa entrepiso torre 1 eje 6 al 13 entre A - E apt 1606, 1607 y escalera eje 17 al 19 entre D - G costado oriental piso 12 al piso 13 | 2025-08-26 | 2025-09-23 | 28 | 20.7 | 30.6 | 147.8 | PLACA | 31.1 | 3 | 147.826
23472 - TERRA (MANAZANA 4) | PL - 1233 | Outinord IND 1" | Placa entrepiso torre 1 eje 13 al 19 entre F - J apt 1610, 1611 | 2025-08-25 | 2025-09-22 | 28 | 20.7 | 32.1 | 155.1 | PLACA | 32.5 | 3 | 155.072
23472 - TERRA (MANAZANA 4) | PL - 1233 | Outinord IND 1" | Placa entrepiso torre 1 eje 13 al 19 entre F - J apt 1610, 1611 | 2025-08-25 | 2025-09-22 | 28 | 20.7 | 32.5 | 157 | PLACA | 32.5 | 3 | 157.005
23472 - TERRA (MANAZANA 4) | PL - 1233 | Outinord IND 1" | Placa entrepiso torre 1 eje 13 al 19 entre F - J apt 1610, 1611 | 2025-08-25 | 2025-09-22 | 28 | 20.7 | 32.9 | 158.9 | PLACA | 32.5 | 3 | 158.937
23472 - TERRA (MANAZANA 4) | PL-1231 | Outinord IND 1" | Placa entrepiso torre 1 eje 13 al 19 entre A - E apto 1608, 1609 | 2025-08-23 | 2025-09-20 | 28 | 20.7 | 30.4 | 146.9 | PLACA | 29.9 | 3 | 146.86
23472 - TERRA (MANAZANA 4) | PL-1231 | Outinord IND 1" | Placa entrepiso torre 1 eje 13 al 19 entre A - E apto 1608, 1609 | 2025-08-23 | 2025-09-20 | 28 | 20.7 | 30 | 144.9 | PLACA | 29.9 | 3 | 144.928
23472 - TERRA (MANAZANA 4) | PL-1231 | Outinord IND 1" | Placa entrepiso torre 1 eje 13 al 19 entre A - E apto 1608, 1609 | 2025-08-23 | 2025-09-20 | 28 | 20.7 | 29.3 | 141.5 | PLACA | 29.9 | 3 | 141.546
23472 - TERRA (MANAZANA 4) | PL-1229 | Outinord IND 1" | Placa entrepiso torre 1 eje 1 al 7 entre F - J apto 1502, 1503 y escalera eje 17 al 19 entre D - G piso 11 a piso 12 costado oriental | 2025-08-22 | 2025-09-19 | 28 | 20.7 | 34.5 | 166.7 | PLACA | 33.9 | 3 | 166.667
23472 - TERRA (MANAZANA 4) | PL-1229 | Outinord IND 1" | Placa entrepiso torre 1 eje 1 al 7 entre F - J apto 1502, 1503 y escalera eje 17 al 19 entre D - G piso 11 a piso 12 costado oriental | 2025-08-22 | 2025-09-19 | 28 | 20.7 | 33.5 | 161.8 | PLACA | 33.9 | 3 | 161.836
23472 - TERRA (MANAZANA 4) | PL-1229 | Outinord IND 1" | Placa entrepiso torre 1 eje 1 al 7 entre F - J apto 1502, 1503 y escalera eje 17 al 19 entre D - G piso 11 a piso 12 costado oriental | 2025-08-22 | 2025-09-19 | 28 | 20.7 | 33.7 | 162.8 | PLACA | 33.9 | 3 | 162.802
23472 - TERRA (MANAZANA 4) | PL-1227 | Outinord IND 1" | Placa entrepiso torre 1 eje 1 al 7 entre A - E apto 1504, 1505 | 2025-08-21 | 2025-09-18 | 28 | 20.7 | 29.6 | 143 | PLACA | 29.133 | 3 | 142.995
23472 - TERRA (MANAZANA 4) | PL-1227 | Outinord IND 1" | Placa entrepiso torre 1 eje 1 al 7 entre A - E apto 1504, 1505 | 2025-08-21 | 2025-09-18 | 28 | 20.7 | 28.8 | 139.1 | PLACA | 29.133 | 3 | 139.13
23472 - TERRA (MANAZANA 4) | PL-1227 | Outinord IND 1" | Placa entrepiso torre 1 eje 1 al 7 entre A - E apto 1504, 1505 | 2025-08-21 | 2025-09-18 | 28 | 20.7 | 29 | 140.1 | PLACA | 29.133 | 3 | 140.097
23472 - TERRA (MANAZANA 4) | PL-1226 | Outinord IND 1" | Placa entrepiso torre 1 eje 7 al 13 entre F - J apto 1501, 1512 | 2025-08-20 | 2025-09-17 | 28 | 20.7 | 29.8 | 144 | PLACA | 29.2 | 3 | 143.961
23472 - TERRA (MANAZANA 4) | PL-1226 | Outinord IND 1" | Placa entrepiso torre 1 eje 7 al 13 entre F - J apto 1501, 1512 | 2025-08-20 | 2025-09-17 | 28 | 20.7 | 29.3 | 141.5 | PLACA | 29.2 | 3 | 141.546
23472 - TERRA (MANAZANA 4) | PL-1226 | Outinord IND 1" | Placa entrepiso torre 1 eje 7 al 13 entre F - J apto 1501, 1512 | 2025-08-20 | 2025-09-17 | 28 | 20.7 | 28.5 | 137.7 | PLACA | 29.2 | 3 | 137.681
23472 - TERRA (MANAZANA 4) | PL-1223 | Outinord IND 1" | Placa Entrepiso Torre 1 eje 7 al 13 entre A - E Apt 1506, 1507 | 2025-08-19 | 2025-09-16 | 28 | 20.7 | 27.4 | 132.4 | PLACA | 26.833 | 3 | 132.367
23472 - TERRA (MANAZANA 4) | PL-1223 | Outinord IND 1" | Placa Entrepiso Torre 1 eje 7 al 13 entre A - E Apt 1506, 1507 | 2025-08-19 | 2025-09-16 | 28 | 20.7 | 27.1 | 130.9 | PLACA | 26.833 | 3 | 130.918
23472 - TERRA (MANAZANA 4) | PL-1223 | Outinord IND 1" | Placa Entrepiso Torre 1 eje 7 al 13 entre A - E Apt 1506, 1507 | 2025-08-19 | 2025-09-16 | 28 | 20.7 | 26 | 125.6 | PLACA | 26.833 | 3 | 125.604
23472 - TERRA (MANAZANA 4) | PL - 1221 | Outinord IND 1" | Placa entrepiso torre 1 eje 13 al 19 entre F - J apt 1510, 1511 y escalera eje 17 al 19 entre D - G piso 10 al piso 11 costado oriental | 2025-08-15 | 2025-09-12 | 28 | 20.7 | 37.2 | 179.7 | PLACA | 36.7 | 3 | 179.71
23472 - TERRA (MANAZANA 4) | PL - 1221 | Outinord IND 1" | Placa entrepiso torre 1 eje 13 al 19 entre F - J apt 1510, 1511 y escalera eje 17 al 19 entre D - G piso 10 al piso 11 costado oriental | 2025-08-15 | 2025-09-12 | 28 | 20.7 | 36.2 | 174.9 | PLACA | 36.7 | 3 | 174.879
23472 - TERRA (MANAZANA 4) | PL - 1221 | Outinord IND 1" | Placa entrepiso torre 1 eje 13 al 19 entre F - J apt 1510, 1511 y escalera eje 17 al 19 entre D - G piso 10 al piso 11 costado oriental | 2025-08-15 | 2025-09-12 | 28 | 20.7 | 36.7 | 177.3 | PLACA | 36.7 | 3 | 177.295
23472 - TERRA (MANAZANA 4) | PL-1217 | Outinord IND 1" | Placa entrepiso torre 1 eje 1 al 7 entre F - J apt 1402, 1403 y escalera 1 al 2 entre D - G piso 12 al piso 13 costado occidental | 2025-08-13 | 2025-09-10 | 28 | 20.7 | 35.8 | 172.9 | PLACA | 35.533 | 3 | 172.947
23472 - TERRA (MANAZANA 4) | PL-1217 | Outinord IND 1" | Placa entrepiso torre 1 eje 1 al 7 entre F - J apt 1402, 1403 y escalera 1 al 2 entre D - G piso 12 al piso 13 costado occidental | 2025-08-13 | 2025-09-10 | 28 | 20.7 | 36 | 173.9 | PLACA | 35.533 | 3 | 173.913
23472 - TERRA (MANAZANA 4) | PL-1217 | Outinord IND 1" | Placa entrepiso torre 1 eje 1 al 7 entre F - J apt 1402, 1403 y escalera 1 al 2 entre D - G piso 12 al piso 13 costado occidental | 2025-08-13 | 2025-09-10 | 28 | 20.7 | 34.8 | 168.1 | PLACA | 35.533 | 3 | 168.116
23472 - TERRA (MANAZANA 4) | PL-1216 | Outinord IND 1" | Placa cubierta torre 2 baño y cuarto SETT | 2025-08-13 | 2025-09-10 | 28 | 20.7 | 36.4 | 175.8 | PLACA | 35.8 | 3 | 175.845
23472 - TERRA (MANAZANA 4) | PL-1216 | Outinord IND 1" | Placa cubierta torre 2 baño y cuarto SETT | 2025-08-13 | 2025-09-10 | 28 | 20.7 | 35 | 169.1 | PLACA | 35.8 | 3 | 169.082
23472 - TERRA (MANAZANA 4) | PL-1216 | Outinord IND 1" | Placa cubierta torre 2 baño y cuarto SETT | 2025-08-13 | 2025-09-10 | 28 | 20.7 | 36 | 173.9 | PLACA | 35.8 | 3 | 173.913
23472 - TERRA (MANAZANA 4) | PL - 1219 | Outinord IND 1" | Placa entrepiso torre 1 eje 12 al 19 entre A - E apt 1508, 1509 | 2025-08-14 | 2025-09-11 | 28 | 20.7 | 32.9 | 158.9 | PLACA | 32.067 | 3 | 158.937
23472 - TERRA (MANAZANA 4) | PL - 1219 | Outinord IND 1" | Placa entrepiso torre 1 eje 12 al 19 entre A - E apt 1508, 1509 | 2025-08-14 | 2025-09-11 | 28 | 20.7 | 31.5 | 152.2 | PLACA | 32.067 | 3 | 152.174
23472 - TERRA (MANAZANA 4) | PL - 1219 | Outinord IND 1" | Placa entrepiso torre 1 eje 12 al 19 entre A - E apt 1508, 1509 | 2025-08-14 | 2025-09-11 | 28 | 20.7 | 31.8 | 153.6 | PLACA | 32.067 | 3 | 153.623
23472 - TERRA (MANAZANA 4) | PL-1211 | Outinord IND 1" | Placa entrepiso torre 1 eje 7 al 13 entre F-J apt 1401, 1412 | 2025-08-11 | 2025-09-08 | 28 | 20.7 | 30.5 | 147.3 | PLACA | 30.9 | 3 | 147.343
23472 - TERRA (MANAZANA 4) | PL-1211 | Outinord IND 1" | Placa entrepiso torre 1 eje 7 al 13 entre F-J apt 1401, 1412 | 2025-08-11 | 2025-09-08 | 28 | 20.7 | 31 | 149.8 | PLACA | 30.9 | 3 | 149.758
23472 - TERRA (MANAZANA 4) | PL-1211 | Outinord IND 1" | Placa entrepiso torre 1 eje 7 al 13 entre F-J apt 1401, 1412 | 2025-08-11 | 2025-09-08 | 28 | 20.7 | 31.2 | 150.7 | PLACA | 30.9 | 3 | 150.725
23472 - TERRA (MANAZANA 4) | PL-1214 | Outinord IND 1" | Placa torre 1 entrepiso eje 1 al 7 entre A - E apto 1404, 1405 | 2025-08-12 | 2025-09-09 | 28 | 20.7 | 22.6 | 109.2 | PLACA | 22 | 3 | 109.179
23472 - TERRA (MANAZANA 4) | PL-1214 | Outinord IND 1" | Placa torre 1 entrepiso eje 1 al 7 entre A - E apto 1404, 1405 | 2025-08-12 | 2025-09-09 | 28 | 20.7 | 21.9 | 105.8 | PLACA | 22 | 3 | 105.797
23472 - TERRA (MANAZANA 4) | PL-1214 | Outinord IND 1" | Placa torre 1 entrepiso eje 1 al 7 entre A - E apto 1404, 1405 | 2025-08-12 | 2025-09-09 | 28 | 20.7 | 21.5 | 103.9 | PLACA | 22 | 3 | 103.865
23472 - TERRA (MANAZANA 4) | PL - 1209 | Outinord IND 1" | Placa entrepiso torre 1 eje 7 al 13 entre A - J apt 1406, 1407 y escalera salida de emergencia torre 3 costado oriental | 2025-08-09 | 2025-09-06 | 28 | 20.7 | 25.3 | 122.2 | PLACA | 25.3 | 3 | 122.222
23472 - TERRA (MANAZANA 4) | PL - 1209 | Outinord IND 1" | Placa entrepiso torre 1 eje 7 al 13 entre A - J apt 1406, 1407 y escalera salida de emergencia torre 3 costado oriental | 2025-08-09 | 2025-09-06 | 28 | 20.7 | 25.6 | 123.7 | PLACA | 25.3 | 3 | 123.671
23472 - TERRA (MANAZANA 4) | PL - 1209 | Outinord IND 1" | Placa entrepiso torre 1 eje 7 al 13 entre A - J apt 1406, 1407 y escalera salida de emergencia torre 3 costado oriental | 2025-08-09 | 2025-09-06 | 28 | 20.7 | 25 | 120.8 | PLACA | 25.3 | 3 | 120.773
23472 - TERRA (MANAZANA 4) | PL-1196 | Outinord IND 1" | Placa entrepiso torre 1 eje 1 al 7 entre F - J apto 1302, 1303 | 2025-07-30 | 2025-08-27 | 28 | 20.7 | 29.4 | 142 | PLACA | 29.6 | 3 | 142.029
23472 - TERRA (MANAZANA 4) | PL-1196 | Outinord IND 1" | Placa entrepiso torre 1 eje 1 al 7 entre F - J apto 1302, 1303 | 2025-07-30 | 2025-08-27 | 28 | 20.7 | 30.5 | 147.3 | PLACA | 29.6 | 3 | 147.343
23472 - TERRA (MANAZANA 4) | PL-1196 | Outinord IND 1" | Placa entrepiso torre 1 eje 1 al 7 entre F - J apto 1302, 1303 | 2025-07-30 | 2025-08-27 | 28 | 20.7 | 28.9 | 139.6 | PLACA | 29.6 | 3 | 139.614
23472 - TERRA (MANAZANA 4) | PL - 1194 | Outinord IND 1" | Placa entrepiso torre 1, eje 1 al 7 entre A - E, APt. 1304, 1305 y escalera eje 1 al 2 entre D - G, costado occidental piso 10 al piso 11. | 2025-07-29 | 2025-08-26 | 28 | 20.7 | 35.3 | 170.5 | PLACA | 35.067 | 3 | 170.531
23472 - TERRA (MANAZANA 4) | PL - 1194 | Outinord IND 1" | Placa entrepiso torre 1, eje 1 al 7 entre A - E, APt. 1304, 1305 y escalera eje 1 al 2 entre D - G, costado occidental piso 10 al piso 11. | 2025-07-29 | 2025-08-26 | 28 | 20.7 | 35.6 | 172 | PLACA | 35.067 | 3 | 171.981
23472 - TERRA (MANAZANA 4) | PL - 1194 | Outinord IND 1" | Placa entrepiso torre 1, eje 1 al 7 entre A - E, APt. 1304, 1305 y escalera eje 1 al 2 entre D - G, costado occidental piso 10 al piso 11. | 2025-07-29 | 2025-08-26 | 28 | 20.7 | 34.3 | 165.7 | PLACA | 35.067 | 3 | 165.7
23472 - TERRA (MANAZANA 4) | PL - 1193 | Outinord IND 1" | Placa entrepiso torre 1, eje 7 al 13 entre E - J, Apt. 1301, 1312. | 2025-07-28 | 2025-08-25 | 28 | 20.7 | 26.6 | 128.5 | PLACA | 26.367 | 3 | 128.502
23472 - TERRA (MANAZANA 4) | PL - 1193 | Outinord IND 1" | Placa entrepiso torre 1, eje 7 al 13 entre E - J, Apt. 1301, 1312. | 2025-07-28 | 2025-08-25 | 28 | 20.7 | 26.3 | 127.1 | PLACA | 26.367 | 3 | 127.053
23472 - TERRA (MANAZANA 4) | PL - 1193 | Outinord IND 1" | Placa entrepiso torre 1, eje 7 al 13 entre E - J, Apt. 1301, 1312. | 2025-07-28 | 2025-08-25 | 28 | 20.7 | 26.2 | 126.6 | PLACA | 26.367 | 3 | 126.57
23472 - TERRA (MANAZANA 4) | PL - 1191 | Outinord IND 1" | Placa entrepiso torre 1, eje 7 al 13 entre A - E, Apt. 1306 - 1307. | 2025-07-26 | 2025-08-23 | 28 | 20.7 | 29.4 | 142 | PLACA | 28.533 | 3 | 142.029
23472 - TERRA (MANAZANA 4) | PL - 1191 | Outinord IND 1" | Placa entrepiso torre 1, eje 7 al 13 entre A - E, Apt. 1306 - 1307. | 2025-07-26 | 2025-08-23 | 28 | 20.7 | 28.2 | 136.2 | PLACA | 28.533 | 3 | 136.232
23472 - TERRA (MANAZANA 4) | PL - 1191 | Outinord IND 1" | Placa entrepiso torre 1, eje 7 al 13 entre A - E, Apt. 1306 - 1307. | 2025-07-26 | 2025-08-23 | 28 | 20.7 | 28 | 135.3 | PLACA | 28.533 | 3 | 135.266
23472 - TERRA (MANAZANA 4) | PL - 1189 | Outinord IND 1" | Placa entrepiso torre 1, eje 13 al 19 entre F - J, Apt. 1310, 1311 y escalera costado oriental, eje 17 al 19 entre D - E, piso 9 al piso 10. | 2025-07-25 | 2025-08-22 | 28 | 20.7 | 24.9 | 120.3 | PLACA | 25.1 | 3 | 120.29
23472 - TERRA (MANAZANA 4) | PL - 1189 | Outinord IND 1" | Placa entrepiso torre 1, eje 13 al 19 entre F - J, Apt. 1310, 1311 y escalera costado oriental, eje 17 al 19 entre D - E, piso 9 al piso 10. | 2025-07-25 | 2025-08-22 | 28 | 20.7 | 24.8 | 119.8 | PLACA | 25.1 | 3 | 119.807
23472 - TERRA (MANAZANA 4) | PL - 1189 | Outinord IND 1" | Placa entrepiso torre 1, eje 13 al 19 entre F - J, Apt. 1310, 1311 y escalera costado oriental, eje 17 al 19 entre D - E, piso 9 al piso 10. | 2025-07-25 | 2025-08-22 | 28 | 20.7 | 25.6 | 123.7 | PLACA | 25.1 | 3 | 123.671
23472 - TERRA (MANAZANA 4) | PL-1187 | Outinord IND 1" | Placa entrepiso torre 1 eje 13 al 19 entre A - E apto 1308, 1309 | 2025-07-24 | 2025-08-21 | 28 | 20.7 | 30.6 | 147.8 | PLACA | 30.033 | 3 | 147.826
23472 - TERRA (MANAZANA 4) | PL-1187 | Outinord IND 1" | Placa entrepiso torre 1 eje 13 al 19 entre A - E apto 1308, 1309 | 2025-07-24 | 2025-08-21 | 28 | 20.7 | 30 | 144.9 | PLACA | 30.033 | 3 | 144.928
23472 - TERRA (MANAZANA 4) | PL-1187 | Outinord IND 1" | Placa entrepiso torre 1 eje 13 al 19 entre A - E apto 1308, 1309 | 2025-07-24 | 2025-08-21 | 28 | 20.7 | 29.5 | 142.5 | PLACA | 30.033 | 3 | 142.512
23472 - TERRA (MANAZANA 4) | PL-1182 | Outinord IND 1" | Placa entrepiso torre 1 eje 1 al 7 entre F - J apto 1202, 1203 y escalera eje 1 al 2 entre D - G costado occidental piso 9 al piso 10 | 2025-07-23 | 2025-08-20 | 28 | 20.7 | 37.3 | 180.2 | PLACA | 37.033 | 3 | 180.193
23472 - TERRA (MANAZANA 4) | PL-1182 | Outinord IND 1" | Placa entrepiso torre 1 eje 1 al 7 entre F - J apto 1202, 1203 y escalera eje 1 al 2 entre D - G costado occidental piso 9 al piso 10 | 2025-07-23 | 2025-08-20 | 28 | 20.7 | 36.7 | 177.3 | PLACA | 37.033 | 3 | 177.295
23472 - TERRA (MANAZANA 4) | PL-1182 | Outinord IND 1" | Placa entrepiso torre 1 eje 1 al 7 entre F - J apto 1202, 1203 y escalera eje 1 al 2 entre D - G costado occidental piso 9 al piso 10 | 2025-07-23 | 2025-08-20 | 28 | 20.7 | 37.1 | 179.2 | PLACA | 37.033 | 3 | 179.227
23472 - TERRA (MANAZANA 4) | PL-1180 | Outinord IND 1" | Placa entrepiso torre 1 eje 1 al 7 entre A - E apto 1204, 1205 | 2025-07-22 | 2025-08-19 | 28 | 20.7 | 28.5 | 137.7 | PLACA | 28 | 3 | 137.681
23472 - TERRA (MANAZANA 4) | PL-1180 | Outinord IND 1" | Placa entrepiso torre 1 eje 1 al 7 entre A - E apto 1204, 1205 | 2025-07-22 | 2025-08-19 | 28 | 20.7 | 27.3 | 131.9 | PLACA | 28 | 3 | 131.884
23472 - TERRA (MANAZANA 4) | PL-1180 | Outinord IND 1" | Placa entrepiso torre 1 eje 1 al 7 entre A - E apto 1204, 1205 | 2025-07-22 | 2025-08-19 | 28 | 20.7 | 28.2 | 136.2 | PLACA | 28 | 3 | 136.232
23472 - TERRA (MANAZANA 4) | PL - 1177 | Outinord IND 1" | Placa entrepiso torre 1 eje 7 al 13, entre F - J, Apt. 1201, 1212. | 2025-07-21 | 2025-08-18 | 28 | 20.7 | 25 | 120.8 | PLACA | 24.633 | 3 | 120.773
23472 - TERRA (MANAZANA 4) | PL - 1177 | Outinord IND 1" | Placa entrepiso torre 1 eje 7 al 13, entre F - J, Apt. 1201, 1212. | 2025-07-21 | 2025-08-18 | 28 | 20.7 | 24.7 | 119.3 | PLACA | 24.633 | 3 | 119.324
23472 - TERRA (MANAZANA 4) | PL - 1177 | Outinord IND 1" | Placa entrepiso torre 1 eje 7 al 13, entre F - J, Apt. 1201, 1212. | 2025-07-21 | 2025-08-18 | 28 | 20.7 | 24.2 | 116.9 | PLACA | 24.633 | 3 | 116.908
23472 - TERRA (MANAZANA 4) | PL - 1175 | Outinord IND 1" | Placa entrepiso torre 1 eje A - E apt 1206, 1207 y escalera eje 1 al 2 entre D - G costado occidental piso 8 al piso 9 | 2025-07-19 | 2025-08-16 | 28 | 20.7 | 24.1 | 116.4 | PLACA | 23.567 | 3 | 116.425
23472 - TERRA (MANAZANA 4) | PL - 1175 | Outinord IND 1" | Placa entrepiso torre 1 eje A - E apt 1206, 1207 y escalera eje 1 al 2 entre D - G costado occidental piso 8 al piso 9 | 2025-07-19 | 2025-08-16 | 28 | 20.7 | 23.5 | 113.5 | PLACA | 23.567 | 3 | 113.527
23472 - TERRA (MANAZANA 4) | PL - 1175 | Outinord IND 1" | Placa entrepiso torre 1 eje A - E apt 1206, 1207 y escalera eje 1 al 2 entre D - G costado occidental piso 8 al piso 9 | 2025-07-19 | 2025-08-16 | 28 | 20.7 | 23.1 | 111.6 | PLACA | 23.567 | 3 | 111.594
23472 - TERRA (MANAZANA 4) | PL - 1173 | Outinord IND 1" | Placa entrepiso torre 1 eje 13 al 19 entre F - J apt 1210, 1211 | 2025-07-18 | 2025-08-15 | 28 | 20.7 | 31.9 | 154.1 | PLACA | 31.333 | 3 | 154.106
23472 - TERRA (MANAZANA 4) | PL - 1173 | Outinord IND 1" | Placa entrepiso torre 1 eje 13 al 19 entre F - J apt 1210, 1211 | 2025-07-18 | 2025-08-15 | 28 | 20.7 | 31.4 | 151.7 | PLACA | 31.333 | 3 | 151.691
23472 - TERRA (MANAZANA 4) | PL - 1173 | Outinord IND 1" | Placa entrepiso torre 1 eje 13 al 19 entre F - J apt 1210, 1211 | 2025-07-18 | 2025-08-15 | 28 | 20.7 | 30.7 | 148.3 | PLACA | 31.333 | 3 | 148.309
23472 - TERRA (MANAZANA 4) | PL - 1171 | Outinord IND. 1" | Placa entrepiso Torre 1 eje 13 al 19 entre A - E Apt 1208, 1209 y escalera eje 17 al 19 entre D - G costado Oriental Piso 8 al piso 9 | 2025-07-19 | 2025-08-16 | 28 | 20.7 | 28 | 135.3 | PLACA | 27.233 | 3 | 135.266
23472 - TERRA (MANAZANA 4) | PL - 1171 | Outinord IND. 1" | Placa entrepiso Torre 1 eje 13 al 19 entre A - E Apt 1208, 1209 y escalera eje 17 al 19 entre D - G costado Oriental Piso 8 al piso 9 | 2025-07-19 | 2025-08-16 | 28 | 20.7 | 26.9 | 130 | PLACA | 27.233 | 3 | 129.952
23472 - TERRA (MANAZANA 4) | PL - 1171 | Outinord IND. 1" | Placa entrepiso Torre 1 eje 13 al 19 entre A - E Apt 1208, 1209 y escalera eje 17 al 19 entre D - G costado Oriental Piso 8 al piso 9 | 2025-07-19 | 2025-08-16 | 28 | 20.7 | 26.8 | 129.5 | PLACA | 27.233 | 3 | 129.469
23472 - TERRA (MANAZANA 4) | PL - 1168 | Outinord IND. 1" | Placa entrepiso Torre 1 eje 1 al 5 entre E - J Apt 1102, 1103 | 2025-07-16 | 2025-08-13 | 28 | 20.7 | 34.1 | 164.7 | PLACA | 33.7 | 3 | 164.734
23472 - TERRA (MANAZANA 4) | PL - 1168 | Outinord IND. 1" | Placa entrepiso Torre 1 eje 1 al 5 entre E - J Apt 1102, 1103 | 2025-07-16 | 2025-08-13 | 28 | 20.7 | 33.7 | 162.8 | PLACA | 33.7 | 3 | 162.802
23472 - TERRA (MANAZANA 4) | PL - 1168 | Outinord IND. 1" | Placa entrepiso Torre 1 eje 1 al 5 entre E - J Apt 1102, 1103 | 2025-07-16 | 2025-08-13 | 28 | 20.7 | 33.3 | 160.9 | PLACA | 33.7 | 3 | 160.87
23472 - TERRA (MANAZANA 4) | PL - 1164 | Outinord IND 1" | Placa entrepiso torre 1, eje 7 al 13 entre E - J, Apt. 1112, 1101 y escalera eje 1 al 2, entre D - G, costado occidental piso 7 al piso 8. | 2025-07-14 | 2025-08-11 | 28 | 20.7 | 26.2 | 126.6 | PLACA | 25.933 | 3 | 126.57
23472 - TERRA (MANAZANA 4) | PL - 1164 | Outinord IND 1" | Placa entrepiso torre 1, eje 7 al 13 entre E - J, Apt. 1112, 1101 y escalera eje 1 al 2, entre D - G, costado occidental piso 7 al piso 8. | 2025-07-14 | 2025-08-11 | 28 | 20.7 | 26.3 | 127.1 | PLACA | 25.933 | 3 | 127.053
23472 - TERRA (MANAZANA 4) | PL - 1164 | Outinord IND 1" | Placa entrepiso torre 1, eje 7 al 13 entre E - J, Apt. 1112, 1101 y escalera eje 1 al 2, entre D - G, costado occidental piso 7 al piso 8. | 2025-07-14 | 2025-08-11 | 28 | 20.7 | 25.3 | 122.2 | PLACA | 25.933 | 3 | 122.222
23472 - TERRA (MANAZANA 4) | PL-1166 | Outinord IND 1" | Placa entrepiso torre 1 eje 1 al 7 entre A - E apto 1104, 1105 | 2025-07-15 | 2025-08-12 | 28 | 20.7 | 24.9 | 120.3 | PLACA | 24.733 | 3 | 120.29
23472 - TERRA (MANAZANA 4) | PL-1166 | Outinord IND 1" | Placa entrepiso torre 1 eje 1 al 7 entre A - E apto 1104, 1105 | 2025-07-15 | 2025-08-12 | 28 | 20.7 | 25.1 | 121.3 | PLACA | 24.733 | 3 | 121.256
23472 - TERRA (MANAZANA 4) | PL-1166 | Outinord IND 1" | Placa entrepiso torre 1 eje 1 al 7 entre A - E apto 1104, 1105 | 2025-07-15 | 2025-08-12 | 28 | 20.7 | 24.2 | 116.9 | PLACA | 24.733 | 3 | 116.908
23472 - TERRA (MANAZANA 4) | PL - 1161 | Outinord IND 1" | Placa Entrepiso Torre 1 Eje 7 al 13 entre A - E Apt 1106, 1107 | 2025-07-12 | 2025-08-09 | 28 | 20.7 | 29.4 | 142 | PLACA | 28.967 | 3 | 142.029
23472 - TERRA (MANAZANA 4) | PL - 1161 | Outinord IND 1" | Placa Entrepiso Torre 1 Eje 7 al 13 entre A - E Apt 1106, 1107 | 2025-07-12 | 2025-08-09 | 28 | 20.7 | 29.3 | 141.5 | PLACA | 28.967 | 3 | 141.546
23472 - TERRA (MANAZANA 4) | PL - 1161 | Outinord IND 1" | Placa Entrepiso Torre 1 Eje 7 al 13 entre A - E Apt 1106, 1107 | 2025-07-12 | 2025-08-09 | 28 | 20.7 | 28.2 | 136.2 | PLACA | 28.967 | 3 | 136.232
23472 - TERRA (MANAZANA 4) | PL - 1159 | Outinord IND 1" | Placa Entrepiso Torre 1 Eje 13 al 19 entre F - J Apt 1110, 1111 y escalera costado oriental eje 17 al 19 entre D - G Piso 7 al piso 8 | 2025-07-11 | 2025-08-08 | 28 | 20.7 | 28.8 | 139.1 | PLACA | 28.533 | 3 | 139.13
23472 - TERRA (MANAZANA 4) | PL - 1159 | Outinord IND 1" | Placa Entrepiso Torre 1 Eje 13 al 19 entre F - J Apt 1110, 1111 y escalera costado oriental eje 17 al 19 entre D - G Piso 7 al piso 8 | 2025-07-11 | 2025-08-08 | 28 | 20.7 | 28.7 | 138.6 | PLACA | 28.533 | 3 | 138.647
23472 - TERRA (MANAZANA 4) | PL - 1159 | Outinord IND 1" | Placa Entrepiso Torre 1 Eje 13 al 19 entre F - J Apt 1110, 1111 y escalera costado oriental eje 17 al 19 entre D - G Piso 7 al piso 8 | 2025-07-11 | 2025-08-08 | 28 | 20.7 | 28.1 | 135.7 | PLACA | 28.533 | 3 | 135.749
23472 - TERRA (MANAZANA 4) | PL - 1155 | Outinord IND 1" | Placa entrepiso torre 1, eje 1 al 7 entre F - J, Apt. 1002, 1003. | 2025-07-09 | 2025-08-06 | 28 | 20.7 | 30.6 | 147.8 | PLACA | 30.033 | 3 | 147.826
23472 - TERRA (MANAZANA 4) | PL - 1155 | Outinord IND 1" | Placa entrepiso torre 1, eje 1 al 7 entre F - J, Apt. 1002, 1003. | 2025-07-09 | 2025-08-06 | 28 | 20.7 | 29.8 | 144 | PLACA | 30.033 | 3 | 143.961
23472 - TERRA (MANAZANA 4) | PL - 1155 | Outinord IND 1" | Placa entrepiso torre 1, eje 1 al 7 entre F - J, Apt. 1002, 1003. | 2025-07-09 | 2025-08-06 | 28 | 20.7 | 29.7 | 143.5 | PLACA | 30.033 | 3 | 143.478
23472 - TERRA (MANAZANA 4) | PL-1157 | Outinord IND 1" | Placa entrepiso torre 1 eje 13 al 19 entre A - E apto 1108, 1109 | 2025-07-10 | 2025-08-07 | 28 | 20.7 | 26.2 | 126.6 | PLACA | 25.5 | 3 | 126.57
23472 - TERRA (MANAZANA 4) | PL-1157 | Outinord IND 1" | Placa entrepiso torre 1 eje 13 al 19 entre A - E apto 1108, 1109 | 2025-07-10 | 2025-08-07 | 28 | 20.7 | 25.4 | 122.7 | PLACA | 25.5 | 3 | 122.705
23472 - TERRA (MANAZANA 4) | PL-1157 | Outinord IND 1" | Placa entrepiso torre 1 eje 13 al 19 entre A - E apto 1108, 1109 | 2025-07-10 | 2025-08-07 | 28 | 20.7 | 24.9 | 120.3 | PLACA | 25.5 | 3 | 120.29
23472 - TERRA (MANAZANA 4) | PL - 1147 | Outinord IND 1" | Placa Entrepiso Torre 1 Eje 7 al 13 entre A - E Apt 1008, 1009 | 2025-07-07 | 2025-08-04 | 28 | 20.7 | 33 | 159.4 | PLACA | 32.533 | 3 | 159.42
23472 - TERRA (MANAZANA 4) | PL - 1147 | Outinord IND 1" | Placa Entrepiso Torre 1 Eje 7 al 13 entre A - E Apt 1008, 1009 | 2025-07-07 | 2025-08-04 | 28 | 20.7 | 32.1 | 155.1 | PLACA | 32.533 | 3 | 155.072
23472 - TERRA (MANAZANA 4) | PL - 1147 | Outinord IND 1" | Placa Entrepiso Torre 1 Eje 7 al 13 entre A - E Apt 1008, 1009 | 2025-07-07 | 2025-08-04 | 28 | 20.7 | 32.5 | 157 | PLACA | 32.533 | 3 | 157.005
23472 - TERRA (MANAZANA 4) | PL - 1151 | Outinord Ind 1" | Placa Entrepiso Torre 1 eje 1 al 7 entre A - E Apt 1004, 1005 y Escalera eje 1 al 2 entre D - E Costado occidental piso 6 al 7 | 2025-07-08 | 2025-08-05 | 28 | 20.7 | 31.8 | 153.6 | PLACA | 31.367 | 3 | 153.623
23472 - TERRA (MANAZANA 4) | PL - 1151 | Outinord Ind 1" | Placa Entrepiso Torre 1 eje 1 al 7 entre A - E Apt 1004, 1005 y Escalera eje 1 al 2 entre D - E Costado occidental piso 6 al 7 | 2025-07-08 | 2025-08-05 | 28 | 20.7 | 31.3 | 151.2 | PLACA | 31.367 | 3 | 151.208
23472 - TERRA (MANAZANA 4) | PL - 1151 | Outinord Ind 1" | Placa Entrepiso Torre 1 eje 1 al 7 entre A - E Apt 1004, 1005 y Escalera eje 1 al 2 entre D - E Costado occidental piso 6 al 7 | 2025-07-08 | 2025-08-05 | 28 | 20.7 | 31 | 149.8 | PLACA | 31.367 | 3 | 149.758
23472 - TERRA (MANAZANA 4) | PL-1145 | Outinord IND | Placa entrepiso eje 7 al 13 entre A-E apto 1006, 1007 torre 1 | 2025-07-05 | 2025-08-02 | 28 | 20.7 | 32.8 | 158.5 | PLACA | 32.733 | 3 | 158.454
23472 - TERRA (MANAZANA 4) | PL-1145 | Outinord IND | Placa entrepiso eje 7 al 13 entre A-E apto 1006, 1007 torre 1 | 2025-07-05 | 2025-08-02 | 28 | 20.7 | 33.2 | 160.4 | PLACA | 32.733 | 3 | 160.386
23472 - TERRA (MANAZANA 4) | PL-1145 | Outinord IND | Placa entrepiso eje 7 al 13 entre A-E apto 1006, 1007 torre 1 | 2025-07-05 | 2025-08-02 | 28 | 20.7 | 32.2 | 155.6 | PLACA | 32.733 | 3 | 155.556
23472 - TERRA (MANAZANA 4) | PL-1143 | Outinord IND 1" | Placa entrepiso torre 1 eje 13 al 19 entre F-J apto 1010, 1011 y escalera costado oriental piso 6 a piso 7 eje 17 al 19 entre D-G | 2025-07-04 | 2025-08-01 | 28 | 20.7 | 28.5 | 137.7 | PLACA | 28.567 | 3 | 137.681
23472 - TERRA (MANAZANA 4) | PL-1143 | Outinord IND 1" | Placa entrepiso torre 1 eje 13 al 19 entre F-J apto 1010, 1011 y escalera costado oriental piso 6 a piso 7 eje 17 al 19 entre D-G | 2025-07-04 | 2025-08-01 | 28 | 20.7 | 29.3 | 141.5 | PLACA | 28.567 | 3 | 141.546
23472 - TERRA (MANAZANA 4) | PL-1143 | Outinord IND 1" | Placa entrepiso torre 1 eje 13 al 19 entre F-J apto 1010, 1011 y escalera costado oriental piso 6 a piso 7 eje 17 al 19 entre D-G | 2025-07-04 | 2025-08-01 | 28 | 20.7 | 27.9 | 134.8 | PLACA | 28.567 | 3 | 134.783
23472 - TERRA (MANAZANA 4) | PL-1253 | Outinord IND 1" | Placa entrepiso Torre 1 eje 1 al 5 entre A-E Apt 1704, 1705 y escalera eje 1 al 2 entre D-G costado occidental piso 14 al piso 15 | 2025-09-04 | 2025-10-02 | 28 | 20.6 | 32.2 | 156.3 | PLACA | 31.767 | 3 | 156.311
23472 - TERRA (MANAZANA 4) | PL-1253 | Outinord IND 1" | Placa entrepiso Torre 1 eje 1 al 5 entre A-E Apt 1704, 1705 y escalera eje 1 al 2 entre D-G costado occidental piso 14 al piso 15 | 2025-09-04 | 2025-10-02 | 28 | 20.6 | 31.9 | 154.9 | PLACA | 31.767 | 3 | 154.854
23472 - TERRA (MANAZANA 4) | PL-1253 | Outinord IND 1" | Placa entrepiso Torre 1 eje 1 al 5 entre A-E Apt 1704, 1705 y escalera eje 1 al 2 entre D-G costado occidental piso 14 al piso 15 | 2025-09-04 | 2025-10-02 | 28 | 20.6 | 31.2 | 151.5 | PLACA | 31.767 | 3 | 151.456
23472 - TERRA (MANAZANA 4) | PL-1251 | Outinord IND 1" | Placa entrepiso Torre 1 eje 7 al 13 entre F-J Apt 1701, 1712 | 2025-09-03 | 2025-10-01 | 28 | 20.6 | 30.7 | 149 | PLACA | 30.533 | 3 | 149.029
23472 - TERRA (MANAZANA 4) | PL-1251 | Outinord IND 1" | Placa entrepiso Torre 1 eje 7 al 13 entre F-J Apt 1701, 1712 | 2025-09-03 | 2025-10-01 | 28 | 20.6 | 31 | 150.5 | PLACA | 30.533 | 3 | 150.485
23472 - TERRA (MANAZANA 4) | PL-1251 | Outinord IND 1" | Placa entrepiso Torre 1 eje 7 al 13 entre F-J Apt 1701, 1712 | 2025-09-03 | 2025-10-01 | 28 | 20.6 | 29.9 | 145.1 | PLACA | 30.533 | 3 | 145.146
23472 - TERRA (MANAZANA 4) | PL-1206 | Outinord IND 1" | Placa entre piso torre 1 eje 13 al 19 entre F-J Apto 1410-1411 | 2025-08-05 | 2025-09-02 | 28 | 20.6 | 28.3 | 137.4 | PLACA | 27.633 | 3 | 137.379
23472 - TERRA (MANAZANA 4) | PL-1206 | Outinord IND 1" | Placa entre piso torre 1 eje 13 al 19 entre F-J Apto 1410-1411 | 2025-08-05 | 2025-09-02 | 28 | 20.6 | 27.6 | 134 | PLACA | 27.633 | 3 | 133.981
23472 - TERRA (MANAZANA 4) | PL-1206 | Outinord IND 1" | Placa entre piso torre 1 eje 13 al 19 entre F-J Apto 1410-1411 | 2025-08-05 | 2025-09-02 | 28 | 20.6 | 27 | 131.1 | PLACA | 27.633 | 3 | 131.068
23472 - TERRA (MANAZANA 4) | PL-1204 | Outinord IND 1" | Placa entrepiso torre 1 eje 13 al 19 entre A-E Apt 1408, 1409 y escalera eje 17 al 19 entre D-G costado oriental piso 10 al piso 11 | 2025-08-04 | 2025-09-01 | 28 | 20.6 | 29.2 | 141.7 | PLACA | 28.933 | 3 | 141.748
23472 - TERRA (MANAZANA 4) | PL-1204 | Outinord IND 1" | Placa entrepiso torre 1 eje 13 al 19 entre A-E Apt 1408, 1409 y escalera eje 17 al 19 entre D-G costado oriental piso 10 al piso 11 | 2025-08-04 | 2025-09-01 | 28 | 20.6 | 29 | 140.8 | PLACA | 28.933 | 3 | 140.777
23472 - TERRA (MANAZANA 4) | PL-1204 | Outinord IND 1" | Placa entrepiso torre 1 eje 13 al 19 entre A-E Apt 1408, 1409 y escalera eje 17 al 19 entre D-G costado oriental piso 10 al piso 11 | 2025-08-04 | 2025-09-01 | 28 | 20.6 | 28.6 | 138.8 | PLACA | 28.933 | 3 | 138.835
23472 - TERRA (MANAZANA 4) | G-107 | No especificado | Grouting cubierta torre 2 eje 1 al 23 entre J y eje 23 entre A - J y muretes cubierta | 2025-09-08 | 2025-10-06 | 28 | 17.5 | 30.1 | 172 |  | 30.133 | 3 | 172
23472 - TERRA (MANAZANA 4) | G-107 | No especificado | Grouting cubierta torre 2 eje 1 al 23 entre J y eje 23 entre A - J y muretes cubierta | 2025-09-08 | 2025-10-06 | 28 | 17.5 | 29.9 | 170.9 |  | 30.133 | 3 | 170.857
23472 - TERRA (MANAZANA 4) | G-107 | No especificado | Grouting cubierta torre 2 eje 1 al 23 entre J y eje 23 entre A - J y muretes cubierta | 2025-09-08 | 2025-10-06 | 28 | 17.5 | 30.4 | 173.7 |  | 30.133 | 3 | 173.714
23472 - TERRA (MANAZANA 4) | G-106 | No especificado | Grouting torre 2 cubierta eje 1 al 23 entre A y eje 1 entre A- J | 2025-09-08 | 2025-10-06 | 28 | 17.5 | 28.4 | 162.3 |  | 28.367 | 3 | 162.286
23472 - TERRA (MANAZANA 4) | G-106 | No especificado | Grouting torre 2 cubierta eje 1 al 23 entre A y eje 1 entre A- J | 2025-09-08 | 2025-10-06 | 28 | 17.5 | 28.8 | 164.6 |  | 28.367 | 3 | 164.571
23472 - TERRA (MANAZANA 4) | G-106 | No especificado | Grouting torre 2 cubierta eje 1 al 23 entre A y eje 1 entre A- J | 2025-09-08 | 2025-10-06 | 28 | 17.5 | 27.9 | 159.4 |  | 28.367 | 3 | 159.429
23472 - TERRA (MANAZANA 4) | G-105 | No especificado | Grouting cubierta torre 3 eje 1 al 23 entre J y eje 23 entre A - J y muretes cubierta | 2025-09-08 | 2025-10-06 | 28 | 17.5 | 31.5 | 180 |  | 31.067 | 3 | 180
23472 - TERRA (MANAZANA 4) | G-105 | No especificado | Grouting cubierta torre 3 eje 1 al 23 entre J y eje 23 entre A - J y muretes cubierta | 2025-09-08 | 2025-10-06 | 28 | 17.5 | 30.6 | 174.9 |  | 31.067 | 3 | 174.857
23472 - TERRA (MANAZANA 4) | G-105 | No especificado | Grouting cubierta torre 3 eje 1 al 23 entre J y eje 23 entre A - J y muretes cubierta | 2025-09-08 | 2025-10-06 | 28 | 17.5 | 31.1 | 177.7 |  | 31.067 | 3 | 177.714
23472 - TERRA (MANAZANA 4) | G-104 | No especificado | Grouting torre 3 cubierta eje 1 al 23 entre A y eje 1 entre A - J | 2025-09-08 | 2025-10-06 | 28 | 17.5 | 35 | 200 |  | 35.033 | 3 | 200
23472 - TERRA (MANAZANA 4) | G-104 | No especificado | Grouting torre 3 cubierta eje 1 al 23 entre A y eje 1 entre A - J | 2025-09-08 | 2025-10-06 | 28 | 17.5 | 35.7 | 204 |  | 35.033 | 3 | 204
23472 - TERRA (MANAZANA 4) | G-104 | No especificado | Grouting torre 3 cubierta eje 1 al 23 entre A y eje 1 entre A - J | 2025-09-08 | 2025-10-06 | 28 | 17.5 | 34.4 | 196.6 |  | 35.033 | 3 | 196.571
23472 - TERRA (MANAZANA 4) | MP05 | Mortero piso Tequendama | Mortero piso, alistado de cubierta torre 3 eje 1 al 23 A - J | 2025-11-05 | 2025-12-03 | 28 | 14 | 26.3 | 187.9 |  | 25.9 | 3 | 187.857
23472 - TERRA (MANAZANA 4) | MP05 | Mortero piso Tequendama | Mortero piso, alistado de cubierta torre 3 eje 1 al 23 A - J | 2025-11-05 | 2025-12-03 | 28 | 14 | 25.5 | 182.1 |  | 25.9 | 3 | 182.143
23472 - TERRA (MANAZANA 4) | MP05 | Mortero piso Tequendama | Mortero piso, alistado de cubierta torre 3 eje 1 al 23 A - J | 2025-11-05 | 2025-12-03 | 28 | 14 | 25.9 | 185 |  | 25.9 | 3 | 185
23472 - TERRA (MANAZANA 4) | MP03 | No especificado | Mortero Piso Torre 1 eje 1 al 19 entre A - J Piso 2 | 2025-08-19 | 2025-09-16 | 28 | 14 | 16.9 | 120.7 |  | 16.533 | 3 | 120.714
23472 - TERRA (MANAZANA 4) | MP03 | No especificado | Mortero Piso Torre 1 eje 1 al 19 entre A - J Piso 2 | 2025-08-19 | 2025-09-16 | 28 | 14 | 16.3 | 116.4 |  | 16.533 | 3 | 116.429
23472 - TERRA (MANAZANA 4) | MP03 | No especificado | Mortero Piso Torre 1 eje 1 al 19 entre A - J Piso 2 | 2025-08-19 | 2025-09-16 | 28 | 14 | 16.4 | 117.1 |  | 16.533 | 3 | 117.143
23472 - TERRA (MANAZANA 4) | Mp - 02 | No especificado | Muestra mortero piso tequendama 14.0 kg cm2 | 2025-08-15 | 2025-09-12 | 28 | 14 | 26.6 | 190 |  | 26.133 | 3 | 190
23472 - TERRA (MANAZANA 4) | Mp - 02 | No especificado | Muestra mortero piso tequendama 14.0 kg cm2 | 2025-08-15 | 2025-09-12 | 28 | 14 | 25.7 | 183.6 |  | 26.133 | 3 | 183.571
23472 - TERRA (MANAZANA 4) | Mp - 02 | No especificado | Muestra mortero piso tequendama 14.0 kg cm2 | 2025-08-15 | 2025-09-12 | 28 | 14 | 26.1 | 186.4 |  | 26.133 | 3 | 186.429
23472 - TERRA (MANAZANA 4) | M - 155 | Mortero de pega | Mampostería torre 1 eje J entre 1 al 19 cubierta | 2026-03-09 | 2026-04-06 | 28 | 12.5 | 16.2 | 129.6 |  | 15.867 | 3 | 129.6
23472 - TERRA (MANAZANA 4) | M - 155 | Mortero de pega | Mampostería torre 1 eje J entre 1 al 19 cubierta | 2026-03-09 | 2026-04-06 | 28 | 12.5 | 15.7 | 125.6 |  | 15.867 | 3 | 125.6
23472 - TERRA (MANAZANA 4) | M - 155 | Mortero de pega | Mampostería torre 1 eje J entre 1 al 19 cubierta | 2026-03-09 | 2026-04-06 | 28 | 12.5 | 15.7 | 125.6 |  | 15.867 | 3 | 125.6
23472 - TERRA (MANAZANA 4) | M - 154 | Mortero de pega | Mampostería Torre 1 eje A entre 1 al 19 cubierta | 2026-03-09 | 2026-04-06 | 28 | 12.5 | 16.9 | 135.2 |  | 16.8 | 3 | 135.2
23472 - TERRA (MANAZANA 4) | M - 154 | Mortero de pega | Mampostería Torre 1 eje A entre 1 al 19 cubierta | 2026-03-09 | 2026-04-06 | 28 | 12.5 | 16.9 | 135.2 |  | 16.8 | 3 | 135.2
23472 - TERRA (MANAZANA 4) | M - 154 | Mortero de pega | Mampostería Torre 1 eje A entre 1 al 19 cubierta | 2026-03-09 | 2026-04-06 | 28 | 12.5 | 16.6 | 132.8 |  | 16.8 | 3 | 132.8
23472 - TERRA (MANAZANA 4) | G - 151 | No Especificado | Grouting torre 1 eje J entre 1 al 19 apt 2401, 2402, 2403, 2410, 2411, 2412 | 2026-02-16 | 2026-03-16 | 28 | 12.5 | 26.9 | 215.2 |  | 27.033 | 3 | 215.2
23472 - TERRA (MANAZANA 4) | G - 151 | No Especificado | Grouting torre 1 eje J entre 1 al 19 apt 2401, 2402, 2403, 2410, 2411, 2412 | 2026-02-16 | 2026-03-16 | 28 | 12.5 | 27.5 | 220 |  | 27.033 | 3 | 220
23472 - TERRA (MANAZANA 4) | G - 151 | No Especificado | Grouting torre 1 eje J entre 1 al 19 apt 2401, 2402, 2403, 2410, 2411, 2412 | 2026-02-16 | 2026-03-16 | 28 | 12.5 | 26.7 | 213.6 |  | 27.033 | 3 | 213.6
23472 - TERRA (MANAZANA 4) | G - 150 | No Especificado | Grouting torre 1 eje A entre 1 al 19 apt 2404, 2405, 2406, 2407, 2408, 2409 | 2026-02-16 | 2026-03-16 | 28 | 12.5 | 22.2 | 177.6 |  | 22.033 | 3 | 177.6
23472 - TERRA (MANAZANA 4) | G - 150 | No Especificado | Grouting torre 1 eje A entre 1 al 19 apt 2404, 2405, 2406, 2407, 2408, 2409 | 2026-02-16 | 2026-03-16 | 28 | 12.5 | 21.8 | 174.4 |  | 22.033 | 3 | 174.4
23472 - TERRA (MANAZANA 4) | G - 150 | No Especificado | Grouting torre 1 eje A entre 1 al 19 apt 2404, 2405, 2406, 2407, 2408, 2409 | 2026-02-16 | 2026-03-16 | 28 | 12.5 | 22.1 | 176.8 |  | 22.033 | 3 | 176.8
23472 - TERRA (MANAZANA 4) | G - 149 | No Especificado | Grouting torre 1 eje J entre 1 al 19 apt 2301, 2302, 2303, 2310, 2311, 2312 | 2026-02-16 | 2026-03-16 | 28 | 12.5 | 23.9 | 191.2 |  | 23.867 | 3 | 191.2
23472 - TERRA (MANAZANA 4) | G - 149 | No Especificado | Grouting torre 1 eje J entre 1 al 19 apt 2301, 2302, 2303, 2310, 2311, 2312 | 2026-02-16 | 2026-03-16 | 28 | 12.5 | 24.3 | 194.4 |  | 23.867 | 3 | 194.4
23472 - TERRA (MANAZANA 4) | G - 149 | No Especificado | Grouting torre 1 eje J entre 1 al 19 apt 2301, 2302, 2303, 2310, 2311, 2312 | 2026-02-16 | 2026-03-16 | 28 | 12.5 | 23.4 | 187.2 |  | 23.867 | 3 | 187.2
23472 - TERRA (MANAZANA 4) | G - 148 | No Especificado | Grouting torre 1 eje A entre 1 al 19 apt 2304, 2305, 2306, 2307, 2308, 2309 | 2026-02-16 | 2026-03-16 | 28 | 12.5 | 25.6 | 204.8 |  | 25.3 | 3 | 204.8
23472 - TERRA (MANAZANA 4) | G - 148 | No Especificado | Grouting torre 1 eje A entre 1 al 19 apt 2304, 2305, 2306, 2307, 2308, 2309 | 2026-02-16 | 2026-03-16 | 28 | 12.5 | 24.9 | 199.2 |  | 25.3 | 3 | 199.2
23472 - TERRA (MANAZANA 4) | G - 148 | No Especificado | Grouting torre 1 eje A entre 1 al 19 apt 2304, 2305, 2306, 2307, 2308, 2309 | 2026-02-16 | 2026-03-16 | 28 | 12.5 | 25.4 | 203.2 |  | 25.3 | 3 | 203.2
23472 - TERRA (MANAZANA 4) | G - 147 | No especificado | Grouting Torre 1 eje J entre 1 al 19 apt 2201, 2202, 2203, 2210, 2211, 2212 | 2026-02-11 | 2026-03-11 | 28 | 12.5 | 25.6 | 204.8 |  | 25.967 | 3 | 204.8
23472 - TERRA (MANAZANA 4) | G - 147 | No especificado | Grouting Torre 1 eje J entre 1 al 19 apt 2201, 2202, 2203, 2210, 2211, 2212 | 2026-02-11 | 2026-03-11 | 28 | 12.5 | 26.1 | 208.8 |  | 25.967 | 3 | 208.8
23472 - TERRA (MANAZANA 4) | G - 147 | No especificado | Grouting Torre 1 eje J entre 1 al 19 apt 2201, 2202, 2203, 2210, 2211, 2212 | 2026-02-11 | 2026-03-11 | 28 | 12.5 | 26.2 | 209.6 |  | 25.967 | 3 | 209.6
23472 - TERRA (MANAZANA 4) | G - 146 | No especificado | Grouting Torre 1 eje A entre 1 al 19 apto 2204, 2205, 2206, 2207, 2208, 2209 | 2026-02-11 | 2026-03-11 | 28 | 12.5 | 27 | 216 |  | 26.9 | 3 | 216
23472 - TERRA (MANAZANA 4) | G - 146 | No especificado | Grouting Torre 1 eje A entre 1 al 19 apto 2204, 2205, 2206, 2207, 2208, 2209 | 2026-02-11 | 2026-03-11 | 28 | 12.5 | 26.8 | 214.4 |  | 26.9 | 3 | 214.4
23472 - TERRA (MANAZANA 4) | G - 146 | No especificado | Grouting Torre 1 eje A entre 1 al 19 apto 2204, 2205, 2206, 2207, 2208, 2209 | 2026-02-11 | 2026-03-11 | 28 | 12.5 | 26.9 | 215.2 |  | 26.9 | 3 | 215.2
23472 - TERRA (MANAZANA 4) | G - 145 | No especificado | Grouting Torre 1 eje J entre 1 al 19 apt 2101, 2102, 2103, 2110, 2111, 2112 | 2026-02-11 | 2026-03-11 | 28 | 12.5 | 22.7 | 181.6 |  | 22.567 | 3 | 181.6
23472 - TERRA (MANAZANA 4) | G - 145 | No especificado | Grouting Torre 1 eje J entre 1 al 19 apt 2101, 2102, 2103, 2110, 2111, 2112 | 2026-02-11 | 2026-03-11 | 28 | 12.5 | 22.1 | 176.8 |  | 22.567 | 3 | 176.8
23472 - TERRA (MANAZANA 4) | G - 145 | No especificado | Grouting Torre 1 eje J entre 1 al 19 apt 2101, 2102, 2103, 2110, 2111, 2112 | 2026-02-11 | 2026-03-11 | 28 | 12.5 | 22.9 | 183.2 |  | 22.567 | 3 | 183.2
23472 - TERRA (MANAZANA 4) | G - 144 | No especificado | Grouting Torre 1 eje A entre 1 al 19 apt 2104, 2105, 2106, 2107, 2108, 2109 y fachada costado occidental piso 23 al piso 24 | 2026-02-11 | 2026-03-11 | 28 | 12.5 | 22.7 | 181.6 |  | 23.3 | 3 | 181.6
23472 - TERRA (MANAZANA 4) | G - 144 | No especificado | Grouting Torre 1 eje A entre 1 al 19 apt 2104, 2105, 2106, 2107, 2108, 2109 y fachada costado occidental piso 23 al piso 24 | 2026-02-11 | 2026-03-11 | 28 | 12.5 | 23.7 | 189.6 |  | 23.3 | 3 | 189.6
23472 - TERRA (MANAZANA 4) | G - 144 | No especificado | Grouting Torre 1 eje A entre 1 al 19 apt 2104, 2105, 2106, 2107, 2108, 2109 y fachada costado occidental piso 23 al piso 24 | 2026-02-11 | 2026-03-11 | 28 | 12.5 | 23.5 | 188 |  | 23.3 | 3 | 188
23472 - TERRA (MANAZANA 4) | G-141 | No especificado | Grouting torre 1 eje J entre 1 al 19 apt 1901,1902,1903,1910,1911,1912 y fachada costado occidental piso 17 al piso 18 | 2026-01-13 | 2026-02-10 | 28 | 12.5 | 16 | 128 |  | 15.567 | 3 | 128
23472 - TERRA (MANAZANA 4) | G-141 | No especificado | Grouting torre 1 eje J entre 1 al 19 apt 1901,1902,1903,1910,1911,1912 y fachada costado occidental piso 17 al piso 18 | 2026-01-13 | 2026-02-10 | 28 | 12.5 | 15.6 | 124.8 |  | 15.567 | 3 | 124.8
23472 - TERRA (MANAZANA 4) | G-141 | No especificado | Grouting torre 1 eje J entre 1 al 19 apt 1901,1902,1903,1910,1911,1912 y fachada costado occidental piso 17 al piso 18 | 2026-01-13 | 2026-02-10 | 28 | 12.5 | 15.1 | 120.8 |  | 15.567 | 3 | 120.8
23472 - TERRA (MANAZANA 4) | G-140 | No especificado | Grouting eje A entre 1 al 19 apt 1904,1905,1906,1907,1908,1909 y fachada costado occidental piso 15 al piso 16 torre 1 | 2026-01-13 | 2026-02-10 | 28 | 12.5 | 17.5 | 140 |  | 17.267 | 3 | 140
23472 - TERRA (MANAZANA 4) | G-140 | No especificado | Grouting eje A entre 1 al 19 apt 1904,1905,1906,1907,1908,1909 y fachada costado occidental piso 15 al piso 16 torre 1 | 2026-01-13 | 2026-02-10 | 28 | 12.5 | 17.2 | 137.6 |  | 17.267 | 3 | 137.6
23472 - TERRA (MANAZANA 4) | G-140 | No especificado | Grouting eje A entre 1 al 19 apt 1904,1905,1906,1907,1908,1909 y fachada costado occidental piso 15 al piso 16 torre 1 | 2026-01-13 | 2026-02-10 | 28 | 12.5 | 17.1 | 136.8 |  | 17.267 | 3 | 136.8
23472 - TERRA (MANAZANA 4) | G-143 | No especificado | Grouting torre 1 eje J entre 1 al 19 apt 2001,2002,2003,210,2011,2012 y fachada costado occidental piso 21 y piso 22 | 2026-01-13 | 2026-02-10 | 28 | 12.5 | 17.3 | 138.4 |  | 17 | 3 | 138.4
23472 - TERRA (MANAZANA 4) | G-143 | No especificado | Grouting torre 1 eje J entre 1 al 19 apt 2001,2002,2003,210,2011,2012 y fachada costado occidental piso 21 y piso 22 | 2026-01-13 | 2026-02-10 | 28 | 12.5 | 17 | 136 |  | 17 | 3 | 136
23472 - TERRA (MANAZANA 4) | G-143 | No especificado | Grouting torre 1 eje J entre 1 al 19 apt 2001,2002,2003,210,2011,2012 y fachada costado occidental piso 21 y piso 22 | 2026-01-13 | 2026-02-10 | 28 | 12.5 | 16.7 | 133.6 |  | 17 | 3 | 133.6
23472 - TERRA (MANAZANA 4) | G-142 | No especificado | Grouting torre 1 eje A entre 1 al 19 apt 2004,2005,2006,2007,2008,2009 y fachada costado occidental piso 19 y piso 20 | 2026-01-13 | 2026-02-10 | 28 | 12.5 | 14.8 | 118.4 |  | 14.567 | 3 | 118.4
23472 - TERRA (MANAZANA 4) | G-142 | No especificado | Grouting torre 1 eje A entre 1 al 19 apt 2004,2005,2006,2007,2008,2009 y fachada costado occidental piso 19 y piso 20 | 2026-01-13 | 2026-02-10 | 28 | 12.5 | 14.5 | 116 |  | 14.567 | 3 | 116
23472 - TERRA (MANAZANA 4) | G-142 | No especificado | Grouting torre 1 eje A entre 1 al 19 apt 2004,2005,2006,2007,2008,2009 y fachada costado occidental piso 19 y piso 20 | 2026-01-13 | 2026-02-10 | 28 | 12.5 | 14.4 | 115.2 |  | 14.567 | 3 | 115.2
23472 - TERRA (MANAZANA 4) | G - 138 | No especificado | Grouting torre 1 eje A entre 1 al 19 apt 1804, 1805, 1806, 1807, 1808, 1809 y fachada costado occidental piso 11 y piso 12 | 2025-12-12 | 2026-01-09 | 28 | 12.5 | 25.9 | 207.2 |  | 25.9 | 3 | 207.2
23472 - TERRA (MANAZANA 4) | G - 138 | No especificado | Grouting torre 1 eje A entre 1 al 19 apt 1804, 1805, 1806, 1807, 1808, 1809 y fachada costado occidental piso 11 y piso 12 | 2025-12-12 | 2026-01-09 | 28 | 12.5 | 25.5 | 204 |  | 25.9 | 3 | 204
23472 - TERRA (MANAZANA 4) | G - 138 | No especificado | Grouting torre 1 eje A entre 1 al 19 apt 1804, 1805, 1806, 1807, 1808, 1809 y fachada costado occidental piso 11 y piso 12 | 2025-12-12 | 2026-01-09 | 28 | 12.5 | 26.3 | 210.4 |  | 25.9 | 3 | 210.4
23472 - TERRA (MANAZANA 4) | G - 137 | No especificado | Grouting torre 1 eje J entre 1 al 19 apt 1701, 1702, 1703, 1710, 1711, 1712 y fachada costado occidental piso 9 al piso 10 y muretes piso 15 al piso 20 | 2025-12-12 | 2026-01-09 | 28 | 12.5 | 24.4 | 195.2 |  | 24.367 | 3 | 195.2
23472 - TERRA (MANAZANA 4) | G - 137 | No especificado | Grouting torre 1 eje J entre 1 al 19 apt 1701, 1702, 1703, 1710, 1711, 1712 y fachada costado occidental piso 9 al piso 10 y muretes piso 15 al piso 20 | 2025-12-12 | 2026-01-09 | 28 | 12.5 | 24.2 | 193.6 |  | 24.367 | 3 | 193.6
23472 - TERRA (MANAZANA 4) | G - 137 | No especificado | Grouting torre 1 eje J entre 1 al 19 apt 1701, 1702, 1703, 1710, 1711, 1712 y fachada costado occidental piso 9 al piso 10 y muretes piso 15 al piso 20 | 2025-12-12 | 2026-01-09 | 28 | 12.5 | 24.5 | 196 |  | 24.367 | 3 | 196
23472 - TERRA (MANAZANA 4) | G - 136 | No especificado | Grouting torre 1 eje A entre 1 al 19 apt 1704, 1705, 1706, 1707, 1708, 1709 y fachada costado occidental piso 7 y piso 8 | 2025-12-12 | 2026-01-09 | 28 | 12.5 | 25.5 | 204 |  | 25.4 | 3 | 204
23472 - TERRA (MANAZANA 4) | G - 136 | No especificado | Grouting torre 1 eje A entre 1 al 19 apt 1704, 1705, 1706, 1707, 1708, 1709 y fachada costado occidental piso 7 y piso 8 | 2025-12-12 | 2026-01-09 | 28 | 12.5 | 25.7 | 205.6 |  | 25.4 | 3 | 205.6
23472 - TERRA (MANAZANA 4) | G - 136 | No especificado | Grouting torre 1 eje A entre 1 al 19 apt 1704, 1705, 1706, 1707, 1708, 1709 y fachada costado occidental piso 7 y piso 8 | 2025-12-12 | 2026-01-09 | 28 | 12.5 | 25 | 200 |  | 25.4 | 3 | 200
23472 - TERRA (MANAZANA 4) | G - 139 | Grouting | Grouting torre 1 eje J entre 1 al 19 apto 1801, 1802, 1803, 1810, 1811, 1812 y fachada costado occidental piso 13 al piso 14 y muretes piso 20 al piso 24 | 2025-12-12 | 2026-01-09 | 28 | 12.5 | 24 | 192 |  | 23.667 | 3 | 192
23472 - TERRA (MANAZANA 4) | G - 139 | Grouting | Grouting torre 1 eje J entre 1 al 19 apto 1801, 1802, 1803, 1810, 1811, 1812 y fachada costado occidental piso 13 al piso 14 y muretes piso 20 al piso 24 | 2025-12-12 | 2026-01-09 | 28 | 12.5 | 23.3 | 186.4 |  | 23.667 | 3 | 186.4
23472 - TERRA (MANAZANA 4) | G - 139 | Grouting | Grouting torre 1 eje J entre 1 al 19 apto 1801, 1802, 1803, 1810, 1811, 1812 y fachada costado occidental piso 13 al piso 14 y muretes piso 20 al piso 24 | 2025-12-12 | 2026-01-09 | 28 | 12.5 | 23.7 | 189.6 |  | 23.667 | 3 | 189.6
23472 - TERRA (MANAZANA 4) | G - 135 | No especificado | Grouting torre 1 eje A entre 1 al 19 apt 1601, 1602, 1603, 1610, 1611, 1612 | 2025-11-12 | 2025-12-10 | 28 | 12.5 | 24.2 | 193.6 |  | 23.9 | 3 | 193.6
23472 - TERRA (MANAZANA 4) | G - 135 | No especificado | Grouting torre 1 eje A entre 1 al 19 apt 1601, 1602, 1603, 1610, 1611, 1612 | 2025-11-12 | 2025-12-10 | 28 | 12.5 | 23.7 | 189.6 |  | 23.9 | 3 | 189.6
23472 - TERRA (MANAZANA 4) | G - 135 | No especificado | Grouting torre 1 eje A entre 1 al 19 apt 1601, 1602, 1603, 1610, 1611, 1612 | 2025-11-12 | 2025-12-10 | 28 | 12.5 | 23.8 | 190.4 |  | 23.9 | 3 | 190.4
23472 - TERRA (MANAZANA 4) | G - 134 | No especificado | Grouting torre 1 eje A entre 1 al 19 apt 1604, 1605, 1606, 1607, 1608, 1609 | 2025-11-12 | 2025-12-10 | 28 | 12.5 | 24.9 | 199.2 |  | 24.133 | 3 | 199.2
23472 - TERRA (MANAZANA 4) | G - 134 | No especificado | Grouting torre 1 eje A entre 1 al 19 apt 1604, 1605, 1606, 1607, 1608, 1609 | 2025-11-12 | 2025-12-10 | 28 | 12.5 | 24 | 192 |  | 24.133 | 3 | 192
23472 - TERRA (MANAZANA 4) | G - 134 | No especificado | Grouting torre 1 eje A entre 1 al 19 apt 1604, 1605, 1606, 1607, 1608, 1609 | 2025-11-12 | 2025-12-10 | 28 | 12.5 | 23.5 | 188 |  | 24.133 | 3 | 188
23472 - TERRA (MANAZANA 4) | G - 133 | No especificado | Grouting torre 1 eje A entre 1 al 19 apt 1504, 1505, 1506, 1507, 1508, 1509 | 2025-11-12 | 2025-12-10 | 28 | 12.5 | 22.4 | 179.2 |  | 22.367 | 3 | 179.2
23472 - TERRA (MANAZANA 4) | G - 133 | No especificado | Grouting torre 1 eje A entre 1 al 19 apt 1504, 1505, 1506, 1507, 1508, 1509 | 2025-11-12 | 2025-12-10 | 28 | 12.5 | 22.2 | 177.6 |  | 22.367 | 3 | 177.6
23472 - TERRA (MANAZANA 4) | G - 133 | No especificado | Grouting torre 1 eje A entre 1 al 19 apt 1504, 1505, 1506, 1507, 1508, 1509 | 2025-11-12 | 2025-12-10 | 28 | 12.5 | 22.5 | 180 |  | 22.367 | 3 | 180
23472 - TERRA (MANAZANA 4) | G - 132 | No especificado | Salón comunal eje A al A’ entre 1 al 8 piso 4 y 5 y eje 1 entre A - C piso 4 y piso 5 | 2025-11-12 | 2025-12-10 | 28 | 12.5 | 24.1 | 192.8 |  | 24.067 | 3 | 192.8
23472 - TERRA (MANAZANA 4) | G - 132 | No especificado | Salón comunal eje A al A’ entre 1 al 8 piso 4 y 5 y eje 1 entre A - C piso 4 y piso 5 | 2025-11-12 | 2025-12-10 | 28 | 12.5 | 24.6 | 196.8 |  | 24.067 | 3 | 196.8
23472 - TERRA (MANAZANA 4) | G - 132 | No especificado | Salón comunal eje A al A’ entre 1 al 8 piso 4 y 5 y eje 1 entre A - C piso 4 y piso 5 | 2025-11-12 | 2025-12-10 | 28 | 12.5 | 23.5 | 188 |  | 24.067 | 3 | 188
23472 - TERRA (MANAZANA 4) | MP06 | Mortero piso Tequendama | Mortero piso torre 1 eje 1 al 19 entre A - J piso 1 al piso 8 | 2025-11-05 | 2025-12-03 | 28 | 12.5 | 20.9 | 167.2 |  | 20.833 | 3 | 167.2
23472 - TERRA (MANAZANA 4) | MP06 | Mortero piso Tequendama | Mortero piso torre 1 eje 1 al 19 entre A - J piso 1 al piso 8 | 2025-11-05 | 2025-12-03 | 28 | 12.5 | 21.2 | 169.6 |  | 20.833 | 3 | 169.6
23472 - TERRA (MANAZANA 4) | MP06 | Mortero piso Tequendama | Mortero piso torre 1 eje 1 al 19 entre A - J piso 1 al piso 8 | 2025-11-05 | 2025-12-03 | 28 | 12.5 | 20.4 | 163.2 |  | 20.833 | 3 | 163.2
23472 - TERRA (MANAZANA 4) | G 130 | No Especificado | Grouting torre 1 eje J entre 1 al 19 aptos 1401, 1402, 1403, 1410, 1411, 1412 y fachada costado occidental piso 3 y 4 y muretes piso 5 al 10 | 2025-10-23 | 2025-11-20 | 28 | 12.5 | 25.9 | 207.2 |  | 26.367 | 3 | 207.2
23472 - TERRA (MANAZANA 4) | G 130 | No Especificado | Grouting torre 1 eje J entre 1 al 19 aptos 1401, 1402, 1403, 1410, 1411, 1412 y fachada costado occidental piso 3 y 4 y muretes piso 5 al 10 | 2025-10-23 | 2025-11-20 | 28 | 12.5 | 26.3 | 210.4 |  | 26.367 | 3 | 210.4
23472 - TERRA (MANAZANA 4) | G 130 | No Especificado | Grouting torre 1 eje J entre 1 al 19 aptos 1401, 1402, 1403, 1410, 1411, 1412 y fachada costado occidental piso 3 y 4 y muretes piso 5 al 10 | 2025-10-23 | 2025-11-20 | 28 | 12.5 | 26.9 | 215.2 |  | 26.367 | 3 | 215.2
23472 - TERRA (MANAZANA 4) | G - 129 | No Especificado | Grouting torre 1 eje A entre 1 al 19 aptos 1404, 1405, 1406, 1407, 1408, 1409, y fachada costado occidental piso 1 y 2 | 2025-10-23 | 2025-11-20 | 28 | 12.5 | 25.4 | 203.2 |  | 25.467 | 3 | 203.2
23472 - TERRA (MANAZANA 4) | G - 129 | No Especificado | Grouting torre 1 eje A entre 1 al 19 aptos 1404, 1405, 1406, 1407, 1408, 1409, y fachada costado occidental piso 1 y 2 | 2025-10-23 | 2025-11-20 | 28 | 12.5 | 25.7 | 205.6 |  | 25.467 | 3 | 205.6
23472 - TERRA (MANAZANA 4) | G - 129 | No Especificado | Grouting torre 1 eje A entre 1 al 19 aptos 1404, 1405, 1406, 1407, 1408, 1409, y fachada costado occidental piso 1 y 2 | 2025-10-23 | 2025-11-20 | 28 | 12.5 | 25.3 | 202.4 |  | 25.467 | 3 | 202.4
23472 - TERRA (MANAZANA 4) | G - 128 | No Especificado | Grouting salón comunal eje A al A’ entre 1 al 8 piso 1, 2 y 3 y eje 1 entre A – C piso 1, 2 y 3 y muretes bloque y ladrillo y los muretes bloque son de torre 1 de la mampostería interna | 2025-10-23 | 2025-11-20 | 28 | 12.5 | 27.4 | 219.2 |  | 27 | 3 | 219.2
23472 - TERRA (MANAZANA 4) | G - 128 | No Especificado | Grouting salón comunal eje A al A’ entre 1 al 8 piso 1, 2 y 3 y eje 1 entre A – C piso 1, 2 y 3 y muretes bloque y ladrillo y los muretes bloque son de torre 1 de la mampostería interna | 2025-10-23 | 2025-11-20 | 28 | 12.5 | 26.7 | 213.6 |  | 27 | 3 | 213.6
23472 - TERRA (MANAZANA 4) | G - 128 | No Especificado | Grouting salón comunal eje A al A’ entre 1 al 8 piso 1, 2 y 3 y eje 1 entre A – C piso 1, 2 y 3 y muretes bloque y ladrillo y los muretes bloque son de torre 1 de la mampostería interna | 2025-10-23 | 2025-11-20 | 28 | 12.5 | 26.9 | 215.2 |  | 27 | 3 | 215.2
23472 - TERRA (MANAZANA 4) | G - 131 | No Especificado | Grouting eje J entre 1 al 19, torre 1 aptos 1501, 1502, 1503, 1510, 1511, 1512 y fachada costado occidental piso 5 y 6 y muretes piso 10 al piso 15 | 2025-10-23 | 2025-11-20 | 28 | 12.5 | 26.3 | 210.4 |  | 25.867 | 3 | 210.4
23472 - TERRA (MANAZANA 4) | G - 131 | No Especificado | Grouting eje J entre 1 al 19, torre 1 aptos 1501, 1502, 1503, 1510, 1511, 1512 y fachada costado occidental piso 5 y 6 y muretes piso 10 al piso 15 | 2025-10-23 | 2025-11-20 | 28 | 12.5 | 25.5 | 204 |  | 25.867 | 3 | 204
23472 - TERRA (MANAZANA 4) | G - 131 | No Especificado | Grouting eje J entre 1 al 19, torre 1 aptos 1501, 1502, 1503, 1510, 1511, 1512 y fachada costado occidental piso 5 y 6 y muretes piso 10 al piso 15 | 2025-10-23 | 2025-11-20 | 28 | 12.5 | 25.8 | 206.4 |  | 25.867 | 3 | 206.4
23472 - TERRA (MANAZANA 4) | G - 127 | No específicado | Grouting torre 1 eje J entre 1 al 19, apt 1301, 1302, 1303, 1310, 1311,1312 | 2025-10-10 | 2025-11-07 | 28 | 12.5 | 23.6 | 188.8 |  | 23.9 | 3 | 188.8
23472 - TERRA (MANAZANA 4) | G - 127 | No específicado | Grouting torre 1 eje J entre 1 al 19, apt 1301, 1302, 1303, 1310, 1311,1312 | 2025-10-10 | 2025-11-07 | 28 | 12.5 | 24.2 | 193.6 |  | 23.9 | 3 | 193.6
23472 - TERRA (MANAZANA 4) | G - 127 | No específicado | Grouting torre 1 eje J entre 1 al 19, apt 1301, 1302, 1303, 1310, 1311,1312 | 2025-10-10 | 2025-11-07 | 28 | 12.5 | 23.9 | 191.2 |  | 23.9 | 3 | 191.2
23472 - TERRA (MANAZANA 4) | G - 126 | No específicado | Grouting torre 1 eje A entre 1 al 19, apt 1304, 1305, 1306, 1307, 1308, 1309 | 2025-10-10 | 2025-11-07 | 28 | 12.5 | 25.9 | 207.2 |  | 25.833 | 3 | 207.2
23472 - TERRA (MANAZANA 4) | G - 126 | No específicado | Grouting torre 1 eje A entre 1 al 19, apt 1304, 1305, 1306, 1307, 1308, 1309 | 2025-10-10 | 2025-11-07 | 28 | 12.5 | 26 | 208 |  | 25.833 | 3 | 208
23472 - TERRA (MANAZANA 4) | G - 126 | No específicado | Grouting torre 1 eje A entre 1 al 19, apt 1304, 1305, 1306, 1307, 1308, 1309 | 2025-10-10 | 2025-11-07 | 28 | 12.5 | 25.6 | 204.8 |  | 25.833 | 3 | 204.8
23472 - TERRA (MANAZANA 4) | G - 125 | No específicado | Grouting torre 1 eje J entre 1 al 19, apt 1201, 1202, 1203, 1210, 1211, 1212 | 2025-10-10 | 2025-11-07 | 28 | 12.5 | 22.4 | 179.2 |  | 22.533 | 3 | 179.2
23472 - TERRA (MANAZANA 4) | G - 125 | No específicado | Grouting torre 1 eje J entre 1 al 19, apt 1201, 1202, 1203, 1210, 1211, 1212 | 2025-10-10 | 2025-11-07 | 28 | 12.5 | 22.7 | 181.6 |  | 22.533 | 3 | 181.6
23472 - TERRA (MANAZANA 4) | G - 125 | No específicado | Grouting torre 1 eje J entre 1 al 19, apt 1201, 1202, 1203, 1210, 1211, 1212 | 2025-10-10 | 2025-11-07 | 28 | 12.5 | 22.5 | 180 |  | 22.533 | 3 | 180
23472 - TERRA (MANAZANA 4) | G - 124 | Grouting | Grouting torre 1 eje A entre 1 al 19, apt 1204, 1205, 1206, 1207, 1208, 1209 | 2025-10-10 | 2025-11-07 | 28 | 12.5 | 23.4 | 187.2 |  | 23.233 | 3 | 187.2
23472 - TERRA (MANAZANA 4) | G - 124 | Grouting | Grouting torre 1 eje A entre 1 al 19, apt 1204, 1205, 1206, 1207, 1208, 1209 | 2025-10-10 | 2025-11-07 | 28 | 12.5 | 23 | 184 |  | 23.233 | 3 | 184
23472 - TERRA (MANAZANA 4) | G - 124 | Grouting | Grouting torre 1 eje A entre 1 al 19, apt 1204, 1205, 1206, 1207, 1208, 1209 | 2025-10-10 | 2025-11-07 | 28 | 12.5 | 23.3 | 186.4 |  | 23.233 | 3 | 186.4
23472 - TERRA (MANAZANA 4) | G - 123 | No especificado | Grouting torre 1 eje J entre 1 al 19 apto 1101, 1102, 1103, 1110, 1111, 1112 | 2025-09-29 | 2025-10-27 | 28 | 12.5 | 22.6 | 180.8 |  | 22.6 | 3 | 180.8
23472 - TERRA (MANAZANA 4) | G - 123 | No especificado | Grouting torre 1 eje J entre 1 al 19 apto 1101, 1102, 1103, 1110, 1111, 1112 | 2025-09-29 | 2025-10-27 | 28 | 12.5 | 22.9 | 183.2 |  | 22.6 | 3 | 183.2
23472 - TERRA (MANAZANA 4) | G - 123 | No especificado | Grouting torre 1 eje J entre 1 al 19 apto 1101, 1102, 1103, 1110, 1111, 1112 | 2025-09-29 | 2025-10-27 | 28 | 12.5 | 22.3 | 178.4 |  | 22.6 | 3 | 178.4
23472 - TERRA (MANAZANA 4) | G - 122 | No especificado | Grouting torre 1 eje A entre 1 al 19 apto 1104, 1105, 1106, 1107, 1108, 1109 | 2025-09-29 | 2025-10-27 | 28 | 12.5 | 22.5 | 180 |  | 22.533 | 3 | 180
23472 - TERRA (MANAZANA 4) | G - 122 | No especificado | Grouting torre 1 eje A entre 1 al 19 apto 1104, 1105, 1106, 1107, 1108, 1109 | 2025-09-29 | 2025-10-27 | 28 | 12.5 | 23 | 184 |  | 22.533 | 3 | 184
23472 - TERRA (MANAZANA 4) | G - 122 | No especificado | Grouting torre 1 eje A entre 1 al 19 apto 1104, 1105, 1106, 1107, 1108, 1109 | 2025-09-29 | 2025-10-27 | 28 | 12.5 | 22.1 | 176.8 |  | 22.533 | 3 | 176.8
23472 - TERRA (MANAZANA 4) | G - 121 | No especificado | Grouting torre 1 eje J entre 1 al 19 apto 1001, 1002, 1003, 1010, 1011, 1012 | 2025-09-29 | 2025-10-27 | 28 | 12.5 | 25.4 | 203.2 |  | 25.467 | 3 | 203.2
23472 - TERRA (MANAZANA 4) | G - 121 | No especificado | Grouting torre 1 eje J entre 1 al 19 apto 1001, 1002, 1003, 1010, 1011, 1012 | 2025-09-29 | 2025-10-27 | 28 | 12.5 | 25.3 | 202.4 |  | 25.467 | 3 | 202.4
23472 - TERRA (MANAZANA 4) | G - 121 | No especificado | Grouting torre 1 eje J entre 1 al 19 apto 1001, 1002, 1003, 1010, 1011, 1012 | 2025-09-29 | 2025-10-27 | 28 | 12.5 | 25.7 | 205.6 |  | 25.467 | 3 | 205.6
23472 - TERRA (MANAZANA 4) | G - 120 | No especificado | Grouting torre 1 eje A entre 1 al 19 apto 1004, 1005, 1006, 1007, 1008, 1009 | 2025-09-29 | 2025-10-27 | 28 | 12.5 | 25.6 | 204.8 |  | 25.933 | 3 | 204.8
23472 - TERRA (MANAZANA 4) | G - 120 | No especificado | Grouting torre 1 eje A entre 1 al 19 apto 1004, 1005, 1006, 1007, 1008, 1009 | 2025-09-29 | 2025-10-27 | 28 | 12.5 | 26 | 208 |  | 25.933 | 3 | 208
23472 - TERRA (MANAZANA 4) | G - 120 | No especificado | Grouting torre 1 eje A entre 1 al 19 apto 1004, 1005, 1006, 1007, 1008, 1009 | 2025-09-29 | 2025-10-27 | 28 | 12.5 | 26.2 | 209.6 |  | 25.933 | 3 | 209.6
23472 - TERRA (MANAZANA 4) | G - 119 | No especificado | Grouting torre 1 eje J entre 1 al 19 apt 901 , 902, 903, 910, 911, 912 | 2025-09-24 | 2025-10-22 | 28 | 12.5 | 29.5 | 236 |  | 28.967 | 3 | 236
23472 - TERRA (MANAZANA 4) | G - 119 | No especificado | Grouting torre 1 eje J entre 1 al 19 apt 901 , 902, 903, 910, 911, 912 | 2025-09-24 | 2025-10-22 | 28 | 12.5 | 28.5 | 228 |  | 28.967 | 3 | 228
23472 - TERRA (MANAZANA 4) | G - 119 | No especificado | Grouting torre 1 eje J entre 1 al 19 apt 901 , 902, 903, 910, 911, 912 | 2025-09-24 | 2025-10-22 | 28 | 12.5 | 28.9 | 231.2 |  | 28.967 | 3 | 231.2
23472 - TERRA (MANAZANA 4) | G - 118 | No especificado | Grouting torre 1 eje A entre 1 al 19 apt 904 , 905, 906, 907, 908, 909 | 2025-09-24 | 2025-10-22 | 28 | 12.5 | 29.7 | 237.6 |  | 29.5 | 3 | 237.6
23472 - TERRA (MANAZANA 4) | G - 118 | No especificado | Grouting torre 1 eje A entre 1 al 19 apt 904 , 905, 906, 907, 908, 909 | 2025-09-24 | 2025-10-22 | 28 | 12.5 | 28.6 | 228.8 |  | 29.5 | 3 | 228.8
23472 - TERRA (MANAZANA 4) | G - 118 | No especificado | Grouting torre 1 eje A entre 1 al 19 apt 904 , 905, 906, 907, 908, 909 | 2025-09-24 | 2025-10-22 | 28 | 12.5 | 30.2 | 241.6 |  | 29.5 | 3 | 241.6
23472 - TERRA (MANAZANA 4) | G - 117 | No especificado | Grouting torre 1 eje J entre 1 al 19 apt 801 , 802 , 803 , 810 , 811 , 812 | 2025-09-24 | 2025-10-22 | 28 | 12.5 | 28.9 | 231.2 |  | 29 | 3 | 231.2
23472 - TERRA (MANAZANA 4) | G - 117 | No especificado | Grouting torre 1 eje J entre 1 al 19 apt 801 , 802 , 803 , 810 , 811 , 812 | 2025-09-24 | 2025-10-22 | 28 | 12.5 | 29.3 | 234.4 |  | 29 | 3 | 234.4
23472 - TERRA (MANAZANA 4) | G - 117 | No especificado | Grouting torre 1 eje J entre 1 al 19 apt 801 , 802 , 803 , 810 , 811 , 812 | 2025-09-24 | 2025-10-22 | 28 | 12.5 | 28.8 | 230.4 |  | 29 | 3 | 230.4
23472 - TERRA (MANAZANA 4) | G - 116 | No especificado | Grouting torre 1 eje A entre 1 al 19 apt 804,805,806,807,808,809 | 2025-09-24 | 2025-10-22 | 28 | 12.5 | 26.7 | 213.6 |  | 26.367 | 3 | 213.6
23472 - TERRA (MANAZANA 4) | G - 116 | No especificado | Grouting torre 1 eje A entre 1 al 19 apt 804,805,806,807,808,809 | 2025-09-24 | 2025-10-22 | 28 | 12.5 | 26.3 | 210.4 |  | 26.367 | 3 | 210.4
23472 - TERRA (MANAZANA 4) | G - 116 | No especificado | Grouting torre 1 eje A entre 1 al 19 apt 804,805,806,807,808,809 | 2025-09-24 | 2025-10-22 | 28 | 12.5 | 26.1 | 208.8 |  | 26.367 | 3 | 208.8
23472 - TERRA (MANAZANA 4) | G - 115 | No especificado | Grouting torre 1 eje J entre 1 al 19 apt 701, 702, 703, 710, 711, 712 | 2025-09-16 | 2025-10-14 | 28 | 12.5 | 21.3 | 170.4 |  | 21.233 | 3 | 170.4
23472 - TERRA (MANAZANA 4) | G - 115 | No especificado | Grouting torre 1 eje J entre 1 al 19 apt 701, 702, 703, 710, 711, 712 | 2025-09-16 | 2025-10-14 | 28 | 12.5 | 21.6 | 172.8 |  | 21.233 | 3 | 172.8
23472 - TERRA (MANAZANA 4) | G - 115 | No especificado | Grouting torre 1 eje J entre 1 al 19 apt 701, 702, 703, 710, 711, 712 | 2025-09-16 | 2025-10-14 | 28 | 12.5 | 20.8 | 166.4 |  | 21.233 | 3 | 166.4
23472 - TERRA (MANAZANA 4) | G - 114 | No especificado | Grouting torre 1 eje A entre 1 al 19 apt 704, 705, 706, 707, 708, 709 | 2025-09-16 | 2025-10-14 | 28 | 12.5 | 20.9 | 167.2 |  | 20.7 | 3 | 167.2
23472 - TERRA (MANAZANA 4) | G - 114 | No especificado | Grouting torre 1 eje A entre 1 al 19 apt 704, 705, 706, 707, 708, 709 | 2025-09-16 | 2025-10-14 | 28 | 12.5 | 20.1 | 160.8 |  | 20.7 | 3 | 160.8
23472 - TERRA (MANAZANA 4) | G - 114 | No especificado | Grouting torre 1 eje A entre 1 al 19 apt 704, 705, 706, 707, 708, 709 | 2025-09-16 | 2025-10-14 | 28 | 12.5 | 21.1 | 168.8 |  | 20.7 | 3 | 168.8
23472 - TERRA (MANAZANA 4) | G - 113 | No especificado | Grouting torre 1 eje J entre 1 al 19 apt 601, 602, 603, 610, 611, 612 | 2025-09-16 | 2025-10-14 | 28 | 12.5 | 19.2 | 153.6 |  | 19.167 | 3 | 153.6
23472 - TERRA (MANAZANA 4) | G - 113 | No especificado | Grouting torre 1 eje J entre 1 al 19 apt 601, 602, 603, 610, 611, 612 | 2025-09-16 | 2025-10-14 | 28 | 12.5 | 19.3 | 154.4 |  | 19.167 | 3 | 154.4
23472 - TERRA (MANAZANA 4) | G - 113 | No especificado | Grouting torre 1 eje J entre 1 al 19 apt 601, 602, 603, 610, 611, 612 | 2025-09-16 | 2025-10-14 | 28 | 12.5 | 19 | 152 |  | 19.167 | 3 | 152
23472 - TERRA (MANAZANA 4) | G - 112 | No especificado | Grouting torre 1 eje A entre 1 al 19 apt 604, 605, 606, 607, 608, 609 | 2025-09-16 | 2025-10-14 | 28 | 12.5 | 18.2 | 145.6 |  | 18.267 | 3 | 145.6
23472 - TERRA (MANAZANA 4) | G - 112 | No especificado | Grouting torre 1 eje A entre 1 al 19 apt 604, 605, 606, 607, 608, 609 | 2025-09-16 | 2025-10-14 | 28 | 12.5 | 18 | 144 |  | 18.267 | 3 | 144
23472 - TERRA (MANAZANA 4) | G - 112 | No especificado | Grouting torre 1 eje A entre 1 al 19 apt 604, 605, 606, 607, 608, 609 | 2025-09-16 | 2025-10-14 | 28 | 12.5 | 18.6 | 148.8 |  | 18.267 | 3 | 148.8
23472 - TERRA (MANAZANA 4) | G-111 | No especificado | Grouting torre 1 eje J entre 1 al 19 apt 501,502,503,510,511,512 | 2025-09-13 | 2025-10-11 | 28 | 12.5 | 16.2 | 129.6 |  | 16.167 | 3 | 129.6
23472 - TERRA (MANAZANA 4) | G-111 | No especificado | Grouting torre 1 eje J entre 1 al 19 apt 501,502,503,510,511,512 | 2025-09-13 | 2025-10-11 | 28 | 12.5 | 16 | 128 |  | 16.167 | 3 | 128
23472 - TERRA (MANAZANA 4) | G-111 | No especificado | Grouting torre 1 eje J entre 1 al 19 apt 501,502,503,510,511,512 | 2025-09-13 | 2025-10-11 | 28 | 12.5 | 16.3 | 130.4 |  | 16.167 | 3 | 130.4
23472 - TERRA (MANAZANA 4) | G-110 | No especificado | Grouting torre 1 eje A entre 1 al 19 apt 504,505,506,507,508,509 | 2025-09-13 | 2025-10-11 | 28 | 12.5 | 14.9 | 119.2 |  | 14.5 | 3 | 119.2
23472 - TERRA (MANAZANA 4) | G-110 | No especificado | Grouting torre 1 eje A entre 1 al 19 apt 504,505,506,507,508,509 | 2025-09-13 | 2025-10-11 | 28 | 12.5 | 14.2 | 113.6 |  | 14.5 | 3 | 113.6
23472 - TERRA (MANAZANA 4) | G-110 | No especificado | Grouting torre 1 eje A entre 1 al 19 apt 504,505,506,507,508,509 | 2025-09-13 | 2025-10-11 | 28 | 12.5 | 14.4 | 115.2 |  | 14.5 | 3 | 115.2
23472 - TERRA (MANAZANA 4) | G-109 | No especificado | Grouting torre 1 eje I entre 1 al 19 apt 401,402,403,410,411,412 | 2025-09-13 | 2025-10-11 | 28 | 12.5 | 25.6 | 204.8 |  | 25.767 | 3 | 204.8
23472 - TERRA (MANAZANA 4) | G-109 | No especificado | Grouting torre 1 eje I entre 1 al 19 apt 401,402,403,410,411,412 | 2025-09-13 | 2025-10-11 | 28 | 12.5 | 26 | 208 |  | 25.767 | 3 | 208
23472 - TERRA (MANAZANA 4) | G-109 | No especificado | Grouting torre 1 eje I entre 1 al 19 apt 401,402,403,410,411,412 | 2025-09-13 | 2025-10-11 | 28 | 12.5 | 25.7 | 205.6 |  | 25.767 | 3 | 205.6
23472 - TERRA (MANAZANA 4) | G-108 | No especificado | Grouting torre 1 eje A entre 1 al 19 apt 404,405,406,407,408,409,y muretes piso 1 al 5 | 2025-09-13 | 2025-10-11 | 28 | 12.5 | 23.3 | 186.4 |  | 23.267 | 3 | 186.4
23472 - TERRA (MANAZANA 4) | G-108 | No especificado | Grouting torre 1 eje A entre 1 al 19 apt 404,405,406,407,408,409,y muretes piso 1 al 5 | 2025-09-13 | 2025-10-11 | 28 | 12.5 | 23 | 184 |  | 23.267 | 3 | 184
23472 - TERRA (MANAZANA 4) | G-108 | No especificado | Grouting torre 1 eje A entre 1 al 19 apt 404,405,406,407,408,409,y muretes piso 1 al 5 | 2025-09-13 | 2025-10-11 | 28 | 12.5 | 23.5 | 188 |  | 23.267 | 3 | 188
23472 - TERRA (MANAZANA 4) | G-102 | No especificado | Grouting torre 2 ejes 1 al 23 entre A y J apt 2501-2502-2503-2504-2505-2506-2507-2508-2509-2510-2511-2512 | 2025-09-02 | 2025-09-30 | 28 | 12.5 | 21 | 168 |  | 20.567 | 3 | 168
23472 - TERRA (MANAZANA 4) | G-102 | No especificado | Grouting torre 2 ejes 1 al 23 entre A y J apt 2501-2502-2503-2504-2505-2506-2507-2508-2509-2510-2511-2512 | 2025-09-02 | 2025-09-30 | 28 | 12.5 | 20.8 | 166.4 |  | 20.567 | 3 | 166.4
23472 - TERRA (MANAZANA 4) | G-102 | No especificado | Grouting torre 2 ejes 1 al 23 entre A y J apt 2501-2502-2503-2504-2505-2506-2507-2508-2509-2510-2511-2512 | 2025-09-02 | 2025-09-30 | 28 | 12.5 | 19.9 | 159.2 |  | 20.567 | 3 | 159.2
23472 - TERRA (MANAZANA 4) | G-101 | No especificado | Grouting torre 2 ejes 1 al 23 entre A y J apt 2401-2402-2403-2404-2405-2406-2407-2408-2409-2410-2411-2412 | 2025-09-02 | 2025-09-30 | 28 | 12.5 | 19 | 152 |  | 19 | 3 | 152
23472 - TERRA (MANAZANA 4) | G-101 | No especificado | Grouting torre 2 ejes 1 al 23 entre A y J apt 2401-2402-2403-2404-2405-2406-2407-2408-2409-2410-2411-2412 | 2025-09-02 | 2025-09-30 | 28 | 12.5 | 19.4 | 155.2 |  | 19 | 3 | 155.2
23472 - TERRA (MANAZANA 4) | G-101 | No especificado | Grouting torre 2 ejes 1 al 23 entre A y J apt 2401-2402-2403-2404-2405-2406-2407-2408-2409-2410-2411-2412 | 2025-09-02 | 2025-09-30 | 28 | 12.5 | 18.6 | 148.8 |  | 19 | 3 | 148.8
23472 - TERRA (MANAZANA 4) | G-100 | No especificado | Grouting torre 2 ejes 1 al 23 entre A y J apt 2301-2302-2303-2304-2305-2306-2307-2308-2309-2310-2311-2312 | 2025-09-02 | 2025-09-30 | 28 | 12.5 | 23.5 | 188 |  | 22.833 | 3 | 188
23472 - TERRA (MANAZANA 4) | G-100 | No especificado | Grouting torre 2 ejes 1 al 23 entre A y J apt 2301-2302-2303-2304-2305-2306-2307-2308-2309-2310-2311-2312 | 2025-09-02 | 2025-09-30 | 28 | 12.5 | 22.7 | 181.6 |  | 22.833 | 3 | 181.6
23472 - TERRA (MANAZANA 4) | G-100 | No especificado | Grouting torre 2 ejes 1 al 23 entre A y J apt 2301-2302-2303-2304-2305-2306-2307-2308-2309-2310-2311-2312 | 2025-09-02 | 2025-09-30 | 28 | 12.5 | 22.3 | 178.4 |  | 22.833 | 3 | 178.4
23472 - TERRA (MANAZANA 4) | G-103 | No especificado | Grouting torre 2, eje 1 al 23 entre A y J apt. 2601, 2602, 2603, 2604, 2605, 2606, 2607, 2608, 2609, 2610, 2611, 2612 | 2025-09-02 | 2025-09-30 | 28 | 12.5 | 18.7 | 149.6 |  | 18.3 | 3 | 149.6
23472 - TERRA (MANAZANA 4) | G-103 | No especificado | Grouting torre 2, eje 1 al 23 entre A y J apt. 2601, 2602, 2603, 2604, 2605, 2606, 2607, 2608, 2609, 2610, 2611, 2612 | 2025-09-02 | 2025-09-30 | 28 | 12.5 | 18 | 144 |  | 18.3 | 3 | 144
23472 - TERRA (MANAZANA 4) | G-103 | No especificado | Grouting torre 2, eje 1 al 23 entre A y J apt. 2601, 2602, 2603, 2604, 2605, 2606, 2607, 2608, 2609, 2610, 2611, 2612 | 2025-09-02 | 2025-09-30 | 28 | 12.5 | 18.2 | 145.6 |  | 18.3 | 3 | 145.6
23472 - TERRA (MANAZANA 4) | M - 109 | No especificado | Mamposteria cubierta torre 2 eje J entre 1 al 20 y eje 23 entre A - J | 2025-09-03 | 2025-10-01 | 28 | 12.5 | 12.2 | 97.6 |  | 11.8 | 3 | 97.6
23472 - TERRA (MANAZANA 4) | M - 109 | No especificado | Mamposteria cubierta torre 2 eje J entre 1 al 20 y eje 23 entre A - J | 2025-09-03 | 2025-10-01 | 28 | 12.5 | 11.5 | 92 |  | 11.8 | 3 | 92
23472 - TERRA (MANAZANA 4) | M - 109 | No especificado | Mamposteria cubierta torre 2 eje J entre 1 al 20 y eje 23 entre A - J | 2025-09-03 | 2025-10-01 | 28 | 12.5 | 11.7 | 93.6 |  | 11.8 | 3 | 93.6
23472 - TERRA (MANAZANA 4) | M - 108 | No especificado | Mamposteria cubierta torre 2 eje A entre 1 al 23 y eje 1 entre A - J y muretes cubierta | 2025-09-03 | 2025-10-01 | 28 | 12.5 | 11.7 | 93.6 |  | 11.867 | 3 | 93.6
23472 - TERRA (MANAZANA 4) | M - 108 | No especificado | Mamposteria cubierta torre 2 eje A entre 1 al 23 y eje 1 entre A - J y muretes cubierta | 2025-09-03 | 2025-10-01 | 28 | 12.5 | 12.1 | 96.8 |  | 11.867 | 3 | 96.8
23472 - TERRA (MANAZANA 4) | M - 108 | No especificado | Mamposteria cubierta torre 2 eje A entre 1 al 23 y eje 1 entre A - J y muretes cubierta | 2025-09-03 | 2025-10-01 | 28 | 12.5 | 11.8 | 94.4 |  | 11.867 | 3 | 94.4
23472 - TERRA (MANAZANA 4) | M - 107 | No especificado | Mamposteria cubierta torre 3 eje J entre 1 al 23 y eje 23 entre A - J y muretes cubierta | 2025-09-03 | 2025-10-01 | 28 | 12.5 | 13.7 | 109.6 |  | 13.333 | 3 | 109.6
23472 - TERRA (MANAZANA 4) | M - 107 | No especificado | Mamposteria cubierta torre 3 eje J entre 1 al 23 y eje 23 entre A - J y muretes cubierta | 2025-09-03 | 2025-10-01 | 28 | 12.5 | 13.1 | 104.8 |  | 13.333 | 3 | 104.8
23472 - TERRA (MANAZANA 4) | M - 107 | No especificado | Mamposteria cubierta torre 3 eje J entre 1 al 23 y eje 23 entre A - J y muretes cubierta | 2025-09-03 | 2025-10-01 | 28 | 12.5 | 13.2 | 105.6 |  | 13.333 | 3 | 105.6
23472 - TERRA (MANAZANA 4) | M - 106 | No especificado | Mamposteria cubierta torre 3 eje 1 al 23 entre A y eje 1 entre A - J | 2025-09-03 | 2025-10-01 | 28 | 12.5 | 13.7 | 109.6 |  | 13.333 | 3 | 109.6
23472 - TERRA (MANAZANA 4) | M - 106 | No especificado | Mamposteria cubierta torre 3 eje 1 al 23 entre A y eje 1 entre A - J | 2025-09-03 | 2025-10-01 | 28 | 12.5 | 12.9 | 103.2 |  | 13.333 | 3 | 103.2
23472 - TERRA (MANAZANA 4) | M - 106 | No especificado | Mamposteria cubierta torre 3 eje 1 al 23 entre A y eje 1 entre A - J | 2025-09-03 | 2025-10-01 | 28 | 12.5 | 13.4 | 107.2 |  | 13.333 | 3 | 107.2
23472 - TERRA (MANAZANA 4) | M - 102 | No especificado | Mampostería torre 2 eje 1 al 23 entre A y J apt 2301, 2302, 2303, 2304, 2305, 2306, 2307, 2308, 2309, 2310, 2311, 2312 | 2025-08-27 | 2025-09-24 | 28 | 12.5 | 14.9 | 119.2 |  | 14.6 | 3 | 119.2
23472 - TERRA (MANAZANA 4) | M - 102 | No especificado | Mampostería torre 2 eje 1 al 23 entre A y J apt 2301, 2302, 2303, 2304, 2305, 2306, 2307, 2308, 2309, 2310, 2311, 2312 | 2025-08-27 | 2025-09-24 | 28 | 12.5 | 14.6 | 116.8 |  | 14.6 | 3 | 116.8
23472 - TERRA (MANAZANA 4) | M - 102 | No especificado | Mampostería torre 2 eje 1 al 23 entre A y J apt 2301, 2302, 2303, 2304, 2305, 2306, 2307, 2308, 2309, 2310, 2311, 2312 | 2025-08-27 | 2025-09-24 | 28 | 12.5 | 14.3 | 114.4 |  | 14.6 | 3 | 114.4
23472 - TERRA (MANAZANA 4) | MP - 04 | No especificado | Cargue de piso torre 1 Tequendama | 2025-08-28 | 2025-09-25 | 28 | 12.5 | 17.3 | 138.4 |  | 16.967 | 3 | 138.4
23472 - TERRA (MANAZANA 4) | MP - 04 | No especificado | Cargue de piso torre 1 Tequendama | 2025-08-28 | 2025-09-25 | 28 | 12.5 | 16.5 | 132 |  | 16.967 | 3 | 132
23472 - TERRA (MANAZANA 4) | MP - 04 | No especificado | Cargue de piso torre 1 Tequendama | 2025-08-28 | 2025-09-25 | 28 | 12.5 | 17.1 | 136.8 |  | 16.967 | 3 | 136.8
23472 - TERRA (MANAZANA 4) | M - 105 | No especificado | Mampostería torre 2 eje 1 al 23 entre A y J Apt 2601 , 2602, 2603, 2604, 2605, 2606, 2607, 2608, 2609, 2610, 2611, 2612 | 2025-08-27 | 2025-09-24 | 28 | 12.5 | 13.2 | 105.6 |  | 12.9 | 3 | 105.6
23472 - TERRA (MANAZANA 4) | M - 105 | No especificado | Mampostería torre 2 eje 1 al 23 entre A y J Apt 2601 , 2602, 2603, 2604, 2605, 2606, 2607, 2608, 2609, 2610, 2611, 2612 | 2025-08-27 | 2025-09-24 | 28 | 12.5 | 12.8 | 102.4 |  | 12.9 | 3 | 102.4
23472 - TERRA (MANAZANA 4) | M - 105 | No especificado | Mampostería torre 2 eje 1 al 23 entre A y J Apt 2601 , 2602, 2603, 2604, 2605, 2606, 2607, 2608, 2609, 2610, 2611, 2612 | 2025-08-27 | 2025-09-24 | 28 | 12.5 | 12.7 | 101.6 |  | 12.9 | 3 | 101.6
23472 - TERRA (MANAZANA 4) | M - 104 | No especificado | Mampostería torre 2 eje 1 al 23 entre A y J Apt 2501, 2502, 2503, 2504, 2505, 2506, 2507, 2508, 2509, 2510, 2511, 2512 | 2025-08-27 | 2025-09-24 | 28 | 12.5 | 13.4 | 107.2 |  | 13.2 | 3 | 107.2
23472 - TERRA (MANAZANA 4) | M - 104 | No especificado | Mampostería torre 2 eje 1 al 23 entre A y J Apt 2501, 2502, 2503, 2504, 2505, 2506, 2507, 2508, 2509, 2510, 2511, 2512 | 2025-08-27 | 2025-09-24 | 28 | 12.5 | 13.2 | 105.6 |  | 13.2 | 3 | 105.6
23472 - TERRA (MANAZANA 4) | M - 104 | No especificado | Mampostería torre 2 eje 1 al 23 entre A y J Apt 2501, 2502, 2503, 2504, 2505, 2506, 2507, 2508, 2509, 2510, 2511, 2512 | 2025-08-27 | 2025-09-24 | 28 | 12.5 | 13 | 104 |  | 13.2 | 3 | 104
23472 - TERRA (MANAZANA 4) | M - 103 | No especificado | Mampostería torre 2 eje 1 al 23 entre A y J Apt 2401 , 2402 , 2403, 2404 , 2405 , 2406 , 2407, 2408, 2409, 2410, 2411, 2412 | 2025-08-27 | 2025-09-24 | 28 | 12.5 | 12.9 | 103.2 |  | 12.933 | 3 | 103.2
23472 - TERRA (MANAZANA 4) | M - 103 | No especificado | Mampostería torre 2 eje 1 al 23 entre A y J Apt 2401 , 2402 , 2403, 2404 , 2405 , 2406 , 2407, 2408, 2409, 2410, 2411, 2412 | 2025-08-27 | 2025-09-24 | 28 | 12.5 | 12.6 | 100.8 |  | 12.933 | 3 | 100.8
23472 - TERRA (MANAZANA 4) | M - 103 | No especificado | Mampostería torre 2 eje 1 al 23 entre A y J Apt 2401 , 2402 , 2403, 2404 , 2405 , 2406 , 2407, 2408, 2409, 2410, 2411, 2412 | 2025-08-27 | 2025-09-24 | 28 | 12.5 | 13.3 | 106.4 |  | 12.933 | 3 | 106.4
23472 - TERRA (MANAZANA 4) | G - 99 | No especificado | Grouting torre 2 eje 1 al 23 entre A y J apt 2201, 2202, 2203, 2204, 2205, 2206, 2207, 2208, 2209, 2210, 2211, 2212 | 2025-08-25 | 2025-09-22 | 28 | 12.5 | 24.3 | 194.4 |  | 24.333 | 3 | 194.4
23472 - TERRA (MANAZANA 4) | G - 99 | No especificado | Grouting torre 2 eje 1 al 23 entre A y J apt 2201, 2202, 2203, 2204, 2205, 2206, 2207, 2208, 2209, 2210, 2211, 2212 | 2025-08-25 | 2025-09-22 | 28 | 12.5 | 24.8 | 198.4 |  | 24.333 | 3 | 198.4
23472 - TERRA (MANAZANA 4) | G - 99 | No especificado | Grouting torre 2 eje 1 al 23 entre A y J apt 2201, 2202, 2203, 2204, 2205, 2206, 2207, 2208, 2209, 2210, 2211, 2212 | 2025-08-25 | 2025-09-22 | 28 | 12.5 | 23.9 | 191.2 |  | 24.333 | 3 | 191.2
23472 - TERRA (MANAZANA 4) | G - 98 | No especificado | Grouting torre 2 eje 1 al 23 entre A y J apt 2101, 2102, 2103, 2104, 2105, 2106, 2107, 2108, 2109, 2110, 2111, 2112 | 2025-08-25 | 2025-09-22 | 28 | 12.5 | 24.7 | 197.6 |  | 24.367 | 3 | 197.6
23472 - TERRA (MANAZANA 4) | G - 98 | No especificado | Grouting torre 2 eje 1 al 23 entre A y J apt 2101, 2102, 2103, 2104, 2105, 2106, 2107, 2108, 2109, 2110, 2111, 2112 | 2025-08-25 | 2025-09-22 | 28 | 12.5 | 24 | 192 |  | 24.367 | 3 | 192
23472 - TERRA (MANAZANA 4) | G - 98 | No especificado | Grouting torre 2 eje 1 al 23 entre A y J apt 2101, 2102, 2103, 2104, 2105, 2106, 2107, 2108, 2109, 2110, 2111, 2112 | 2025-08-25 | 2025-09-22 | 28 | 12.5 | 24.4 | 195.2 |  | 24.367 | 3 | 195.2
23472 - TERRA (MANAZANA 4) | G - 97 | No especificado | Grouting torre 2 eje 1 al 23 entre A y J apt 2001, 2002, 2003, 2004, 2005, 2006, 2007, 2008, 2009, 2010, 2011, 2012 | 2025-08-25 | 2025-09-22 | 28 | 12.5 | 21.1 | 168.8 |  | 20.933 | 3 | 168.8
23472 - TERRA (MANAZANA 4) | G - 97 | No especificado | Grouting torre 2 eje 1 al 23 entre A y J apt 2001, 2002, 2003, 2004, 2005, 2006, 2007, 2008, 2009, 2010, 2011, 2012 | 2025-08-25 | 2025-09-22 | 28 | 12.5 | 21.4 | 171.2 |  | 20.933 | 3 | 171.2
23472 - TERRA (MANAZANA 4) | G - 97 | No especificado | Grouting torre 2 eje 1 al 23 entre A y J apt 2001, 2002, 2003, 2004, 2005, 2006, 2007, 2008, 2009, 2010, 2011, 2012 | 2025-08-25 | 2025-09-22 | 28 | 12.5 | 20.3 | 162.4 |  | 20.933 | 3 | 162.4
23472 - TERRA (MANAZANA 4) | G - 96 | No especificado | Grouting torre 2 eje 1 al 23 entre A y J apt 1901, 1902, 1903, 1904, 1905, 1906, 1907, 1908, 1909, 1910, 1911, 1912 | 2025-08-25 | 2025-09-22 | 28 | 12.5 | 23.5 | 188 |  | 23.067 | 3 | 188
23472 - TERRA (MANAZANA 4) | G - 96 | No especificado | Grouting torre 2 eje 1 al 23 entre A y J apt 1901, 1902, 1903, 1904, 1905, 1906, 1907, 1908, 1909, 1910, 1911, 1912 | 2025-08-25 | 2025-09-22 | 28 | 12.5 | 22.7 | 181.6 |  | 23.067 | 3 | 181.6
23472 - TERRA (MANAZANA 4) | G - 96 | No especificado | Grouting torre 2 eje 1 al 23 entre A y J apt 1901, 1902, 1903, 1904, 1905, 1906, 1907, 1908, 1909, 1910, 1911, 1912 | 2025-08-25 | 2025-09-22 | 28 | 12.5 | 23 | 184 |  | 23.067 | 3 | 184
23472 - TERRA (MANAZANA 4) | M - 96 | No especificado | Muestra de mortero pega tequendama | 2025-08-16 | 2025-09-13 | 28 | 12.5 | 24.3 | 194.4 |  | 23.933 | 3 | 194.4
23472 - TERRA (MANAZANA 4) | M - 96 | No especificado | Muestra de mortero pega tequendama | 2025-08-16 | 2025-09-13 | 28 | 12.5 | 23.6 | 188.8 |  | 23.933 | 3 | 188.8
23472 - TERRA (MANAZANA 4) | M - 96 | No especificado | Muestra de mortero pega tequendama | 2025-08-16 | 2025-09-13 | 28 | 12.5 | 23.9 | 191.2 |  | 23.933 | 3 | 191.2
23472 - TERRA (MANAZANA 4) | G-95 | No especificado | GROUTING TORRE 2 EJE AyJ ENTRE 1 AL 23 APT 1801,1802,1803,1804,1805,1806,1807,1808,1809,1810,1811,1812 Y MURETES PISO 20 AL PISO 24 | 2025-08-08 | 2025-09-05 | 28 | 12.5 | 16.8 | 134.4 |  | 16.8 | 3 | 134.4
23472 - TERRA (MANAZANA 4) | G-95 | No especificado | GROUTING TORRE 2 EJE AyJ ENTRE 1 AL 23 APT 1801,1802,1803,1804,1805,1806,1807,1808,1809,1810,1811,1812 Y MURETES PISO 20 AL PISO 24 | 2025-08-08 | 2025-09-05 | 28 | 12.5 | 17.1 | 136.8 |  | 16.8 | 3 | 136.8
23472 - TERRA (MANAZANA 4) | G-95 | No especificado | GROUTING TORRE 2 EJE AyJ ENTRE 1 AL 23 APT 1801,1802,1803,1804,1805,1806,1807,1808,1809,1810,1811,1812 Y MURETES PISO 20 AL PISO 24 | 2025-08-08 | 2025-09-05 | 28 | 12.5 | 16.5 | 132 |  | 16.8 | 3 | 132
23472 - TERRA (MANAZANA 4) | G-94 | No especificado | GROUTING TORRE 2 EJE AyJ ENTRE 1 AL 23 APT 1701,1702,1703,1704,1705,1706,1707,1708,1709,1710,1711,1712 Y MURETES PISO 20 AL PISO 24 | 2025-08-08 | 2025-09-05 | 28 | 12.5 | 17.9 | 143.2 |  | 17.6 | 3 | 143.2
23472 - TERRA (MANAZANA 4) | G-94 | No especificado | GROUTING TORRE 2 EJE AyJ ENTRE 1 AL 23 APT 1701,1702,1703,1704,1705,1706,1707,1708,1709,1710,1711,1712 Y MURETES PISO 20 AL PISO 24 | 2025-08-08 | 2025-09-05 | 28 | 12.5 | 17.3 | 138.4 |  | 17.6 | 3 | 138.4
23472 - TERRA (MANAZANA 4) | G-94 | No especificado | GROUTING TORRE 2 EJE AyJ ENTRE 1 AL 23 APT 1701,1702,1703,1704,1705,1706,1707,1708,1709,1710,1711,1712 Y MURETES PISO 20 AL PISO 24 | 2025-08-08 | 2025-09-05 | 28 | 12.5 | 17.6 | 140.8 |  | 17.6 | 3 | 140.8
23472 - TERRA (MANAZANA 4) | G-93 | No especificado | GROUTING TORRE 2 EJE AyJ ENTRE 1 AL 23 APT 1601, 1602,1603,1604,1605,1606,1607,1608,1609,1610,1611,1612 | 2025-08-08 | 2025-09-05 | 28 | 12.5 | 17.2 | 137.6 |  | 17.2 | 3 | 137.6
23472 - TERRA (MANAZANA 4) | G-93 | No especificado | GROUTING TORRE 2 EJE AyJ ENTRE 1 AL 23 APT 1601, 1602,1603,1604,1605,1606,1607,1608,1609,1610,1611,1612 | 2025-08-08 | 2025-09-05 | 28 | 12.5 | 17.5 | 140 |  | 17.2 | 3 | 140
23472 - TERRA (MANAZANA 4) | G-93 | No especificado | GROUTING TORRE 2 EJE AyJ ENTRE 1 AL 23 APT 1601, 1602,1603,1604,1605,1606,1607,1608,1609,1610,1611,1612 | 2025-08-08 | 2025-09-05 | 28 | 12.5 | 16.9 | 135.2 |  | 17.2 | 3 | 135.2
23472 - TERRA (MANAZANA 4) | G-92 | No especificado | GROUTING TORRE 2 EJE AyJ ENTRE 1 AL 23 APT 1501, 1502,1503,1504,1505,1506,1507,1508,1509,1510,1511,1512 Y MURETES TORRE 3 PISO 24 AL 28 | 2025-08-08 | 2025-09-05 | 28 | 12.5 | 17.5 | 140 |  | 17.2 | 3 | 140
23472 - TERRA (MANAZANA 4) | G-92 | No especificado | GROUTING TORRE 2 EJE AyJ ENTRE 1 AL 23 APT 1501, 1502,1503,1504,1505,1506,1507,1508,1509,1510,1511,1512 Y MURETES TORRE 3 PISO 24 AL 28 | 2025-08-08 | 2025-09-05 | 28 | 12.5 | 16.9 | 135.2 |  | 17.2 | 3 | 135.2
23472 - TERRA (MANAZANA 4) | G-92 | No especificado | GROUTING TORRE 2 EJE AyJ ENTRE 1 AL 23 APT 1501, 1502,1503,1504,1505,1506,1507,1508,1509,1510,1511,1512 Y MURETES TORRE 3 PISO 24 AL 28 | 2025-08-08 | 2025-09-05 | 28 | 12.5 | 17.2 | 137.6 |  | 17.2 | 3 | 137.6
23472 - TERRA (MANAZANA 4) | G-91 | No especificado | Grouting torre 1 eje J entre 1 al 19 apt 301 - 302 - 303 - 310 - 311 y depositos | 2025-08-04 | 2025-09-01 | 28 | 12.5 | 19.4 | 155.2 |  | 19.067 | 3 | 155.2
23472 - TERRA (MANAZANA 4) | G-91 | No especificado | Grouting torre 1 eje J entre 1 al 19 apt 301 - 302 - 303 - 310 - 311 y depositos | 2025-08-04 | 2025-09-01 | 28 | 12.5 | 19 | 152 |  | 19.067 | 3 | 152
23472 - TERRA (MANAZANA 4) | G-91 | No especificado | Grouting torre 1 eje J entre 1 al 19 apt 301 - 302 - 303 - 310 - 311 y depositos | 2025-08-04 | 2025-09-01 | 28 | 12.5 | 18.8 | 150.4 |  | 19.067 | 3 | 150.4
23472 - TERRA (MANAZANA 4) | G-90 | No especificado | Grouting torre 1 eje A entre 1 al 19 Apt 304 - 305 - 306 - 307 - 308 - 309 | 2025-08-04 | 2025-09-01 | 28 | 12.5 | 16.4 | 131.2 |  | 16.233 | 3 | 131.2
23472 - TERRA (MANAZANA 4) | G-90 | No especificado | Grouting torre 1 eje A entre 1 al 19 Apt 304 - 305 - 306 - 307 - 308 - 309 | 2025-08-04 | 2025-09-01 | 28 | 12.5 | 16.2 | 129.6 |  | 16.233 | 3 | 129.6
23472 - TERRA (MANAZANA 4) | G-90 | No especificado | Grouting torre 1 eje A entre 1 al 19 Apt 304 - 305 - 306 - 307 - 308 - 309 | 2025-08-04 | 2025-09-01 | 28 | 12.5 | 16.1 | 128.8 |  | 16.233 | 3 | 128.8
23472 - TERRA (MANAZANA 4) | G-89 | No especificado | Grouting torre 1 eje J entre 1 al 19 Apt 201 - 202 - 203 - salón de juegos | 2025-08-04 | 2025-09-01 | 28 | 12.5 | 18.8 | 150.4 |  | 18.633 | 3 | 150.4
23472 - TERRA (MANAZANA 4) | G-89 | No especificado | Grouting torre 1 eje J entre 1 al 19 Apt 201 - 202 - 203 - salón de juegos | 2025-08-04 | 2025-09-01 | 28 | 12.5 | 18.7 | 149.6 |  | 18.633 | 3 | 149.6
23472 - TERRA (MANAZANA 4) | G-89 | No especificado | Grouting torre 1 eje J entre 1 al 19 Apt 201 - 202 - 203 - salón de juegos | 2025-08-04 | 2025-09-01 | 28 | 12.5 | 18.4 | 147.2 |  | 18.633 | 3 | 147.2
23472 - TERRA (MANAZANA 4) | G-88 | No especificado | Grouting torre 1 eje A entre 1 al 19 Apt 204 - 205 - 206 - 207 - 208 - 209 | 2025-08-04 | 2025-09-01 | 28 | 12.5 | 16.7 | 133.6 |  | 16.467 | 3 | 133.6
23472 - TERRA (MANAZANA 4) | G-88 | No especificado | Grouting torre 1 eje A entre 1 al 19 Apt 204 - 205 - 206 - 207 - 208 - 209 | 2025-08-04 | 2025-09-01 | 28 | 12.5 | 16.5 | 132 |  | 16.467 | 3 | 132
23472 - TERRA (MANAZANA 4) | G-88 | No especificado | Grouting torre 1 eje A entre 1 al 19 Apt 204 - 205 - 206 - 207 - 208 - 209 | 2025-08-04 | 2025-09-01 | 28 | 12.5 | 16.2 | 129.6 |  | 16.467 | 3 | 129.6
23472 - TERRA (MANAZANA 4) | G - 87 | No especificado | Grouting Salon Comunal eje 2 al 6 entre A - C Subestación y cuarto de Maquinas y Grouting muro de rampa Vehicular | 2025-07-25 | 2025-08-22 | 28 | 12.5 | 17.7 | 141.6 | MURO | 17.667 | 3 | 141.6
23472 - TERRA (MANAZANA 4) | G - 87 | No especificado | Grouting Salon Comunal eje 2 al 6 entre A - C Subestación y cuarto de Maquinas y Grouting muro de rampa Vehicular | 2025-07-25 | 2025-08-22 | 28 | 12.5 | 18 | 144 | MURO | 17.667 | 3 | 144
23472 - TERRA (MANAZANA 4) | G - 87 | No especificado | Grouting Salon Comunal eje 2 al 6 entre A - C Subestación y cuarto de Maquinas y Grouting muro de rampa Vehicular | 2025-07-25 | 2025-08-22 | 28 | 12.5 | 17.3 | 138.4 | MURO | 17.667 | 3 | 138.4
23472 - TERRA (MANAZANA 4) | G - 86 | No especificado | Grouting Torre 3 eje A entre 1 al 23 Apt 2804, 2805, 2806, 2807, 2808, 2809 | 2025-07-25 | 2025-08-22 | 28 | 12.5 | 21.1 | 168.8 |  | 21.033 | 3 | 168.8
23472 - TERRA (MANAZANA 4) | G - 86 | No especificado | Grouting Torre 3 eje A entre 1 al 23 Apt 2804, 2805, 2806, 2807, 2808, 2809 | 2025-07-25 | 2025-08-22 | 28 | 12.5 | 20.8 | 166.4 |  | 21.033 | 3 | 166.4
23472 - TERRA (MANAZANA 4) | G - 86 | No especificado | Grouting Torre 3 eje A entre 1 al 23 Apt 2804, 2805, 2806, 2807, 2808, 2809 | 2025-07-25 | 2025-08-22 | 28 | 12.5 | 21.2 | 169.6 |  | 21.033 | 3 | 169.6
23472 - TERRA (MANAZANA 4) | G - 85 | No especificado | Grouting Torre 3 eje J entre 1 al 23 APT 2801, 2802, 2803, 2810, 2811, 2812 | 2025-07-25 | 2025-08-22 | 28 | 12.5 | 24.2 | 193.6 |  | 23.5 | 3 | 193.6
23472 - TERRA (MANAZANA 4) | G - 85 | No especificado | Grouting Torre 3 eje J entre 1 al 23 APT 2801, 2802, 2803, 2810, 2811, 2812 | 2025-07-25 | 2025-08-22 | 28 | 12.5 | 23.2 | 185.6 |  | 23.5 | 3 | 185.6
23472 - TERRA (MANAZANA 4) | G - 85 | No especificado | Grouting Torre 3 eje J entre 1 al 23 APT 2801, 2802, 2803, 2810, 2811, 2812 | 2025-07-25 | 2025-08-22 | 28 | 12.5 | 23.1 | 184.8 |  | 23.5 | 3 | 184.8
23472 - TERRA (MANAZANA 4) | G - 84 | No especificado | Grouting Torre 3 eje A entre 1 al 23 Apt 2704, 2705, 2706, 2707, 2708, 2709 | 2025-07-25 | 2025-08-22 | 28 | 12.5 | 20.9 | 167.2 |  | 20.8 | 3 | 167.2
23472 - TERRA (MANAZANA 4) | G - 84 | No especificado | Grouting Torre 3 eje A entre 1 al 23 Apt 2704, 2705, 2706, 2707, 2708, 2709 | 2025-07-25 | 2025-08-22 | 28 | 12.5 | 21.1 | 168.8 |  | 20.8 | 3 | 168.8
23472 - TERRA (MANAZANA 4) | G - 84 | No especificado | Grouting Torre 3 eje A entre 1 al 23 Apt 2704, 2705, 2706, 2707, 2708, 2709 | 2025-07-25 | 2025-08-22 | 28 | 12.5 | 20.4 | 163.2 |  | 20.8 | 3 | 163.2
23472 - TERRA (MANAZANA 4) | G - 83 | No especificado | Grouting Torre 3 Eje J entre 1 al 23 Apt 2701, 2702, 2703, 2710, 2711, 2712 | 2025-07-17 | 2025-08-14 | 28 | 12.5 | 23.8 | 190.4 |  | 23.233 | 3 | 190.4
23472 - TERRA (MANAZANA 4) | G - 83 | No especificado | Grouting Torre 3 Eje J entre 1 al 23 Apt 2701, 2702, 2703, 2710, 2711, 2712 | 2025-07-17 | 2025-08-14 | 28 | 12.5 | 22.6 | 180.8 |  | 23.233 | 3 | 180.8
23472 - TERRA (MANAZANA 4) | G - 83 | No especificado | Grouting Torre 3 Eje J entre 1 al 23 Apt 2701, 2702, 2703, 2710, 2711, 2712 | 2025-07-17 | 2025-08-14 | 28 | 12.5 | 23.3 | 186.4 |  | 23.233 | 3 | 186.4
23472 - TERRA (MANAZANA 4) | G - 82 | No especificado | Grouting Torre 3 eje A entre 1 al 23 Apt 2604, 2605, 2606, 2607, 2608, 2609 | 2025-07-17 | 2025-08-14 | 28 | 12.5 | 25.9 | 207.2 |  | 25.3 | 3 | 207.2
23472 - TERRA (MANAZANA 4) | G - 82 | No especificado | Grouting Torre 3 eje A entre 1 al 23 Apt 2604, 2605, 2606, 2607, 2608, 2609 | 2025-07-17 | 2025-08-14 | 28 | 12.5 | 24.8 | 198.4 |  | 25.3 | 3 | 198.4
23472 - TERRA (MANAZANA 4) | G - 82 | No especificado | Grouting Torre 3 eje A entre 1 al 23 Apt 2604, 2605, 2606, 2607, 2608, 2609 | 2025-07-17 | 2025-08-14 | 28 | 12.5 | 25.2 | 201.6 |  | 25.3 | 3 | 201.6
23472 - TERRA (MANAZANA 4) | G - 81 | No especificado | Grouting Torre 3 eje J entre 1 al 23 Apt 2601, 2602, 2603. 2610, 2611, 2612 | 2025-07-17 | 2025-08-14 | 28 | 12.5 | 22.6 | 180.8 |  | 22.867 | 3 | 180.8
23472 - TERRA (MANAZANA 4) | G - 81 | No especificado | Grouting Torre 3 eje J entre 1 al 23 Apt 2601, 2602, 2603. 2610, 2611, 2612 | 2025-07-17 | 2025-08-14 | 28 | 12.5 | 22.8 | 182.4 |  | 22.867 | 3 | 182.4
23472 - TERRA (MANAZANA 4) | G - 81 | No especificado | Grouting Torre 3 eje J entre 1 al 23 Apt 2601, 2602, 2603. 2610, 2611, 2612 | 2025-07-17 | 2025-08-14 | 28 | 12.5 | 23.2 | 185.6 |  | 22.867 | 3 | 185.6
23472 - TERRA (MANAZANA 4) | G - 80 | No especificado | Grouting Torre 3 eje A entre 1 al 23 Apt 2504, 2505, 2506, 2507, 2508, 2509 | 2025-07-17 | 2025-08-14 | 28 | 12.5 | 24.4 | 195.2 |  | 24.6 | 3 | 195.2
23472 - TERRA (MANAZANA 4) | G - 80 | No especificado | Grouting Torre 3 eje A entre 1 al 23 Apt 2504, 2505, 2506, 2507, 2508, 2509 | 2025-07-17 | 2025-08-14 | 28 | 12.5 | 24.6 | 196.8 |  | 24.6 | 3 | 196.8
23472 - TERRA (MANAZANA 4) | G - 80 | No especificado | Grouting Torre 3 eje A entre 1 al 23 Apt 2504, 2505, 2506, 2507, 2508, 2509 | 2025-07-17 | 2025-08-14 | 28 | 12.5 | 24.8 | 198.4 |  | 24.6 | 3 | 198.4
23472 - TERRA (MANAZANA 4) | G - 77 | Mortero relleno 100 gris Holcim | Grouting torre 1 eje J entre 1 al 19 apt 101, 104 cuarto técnico, depósitos cocina y baño personal de vigilancia correspondencia, equipamiento y futuro comercio | 2025-07-15 | 2025-08-12 | 28 | 12.5 | 20.9 | 167.2 |  | 21.1 | 3 | 167.2
23472 - TERRA (MANAZANA 4) | G - 77 | Mortero relleno 100 gris Holcim | Grouting torre 1 eje J entre 1 al 19 apt 101, 104 cuarto técnico, depósitos cocina y baño personal de vigilancia correspondencia, equipamiento y futuro comercio | 2025-07-15 | 2025-08-12 | 28 | 12.5 | 21.4 | 171.2 |  | 21.1 | 3 | 171.2
23472 - TERRA (MANAZANA 4) | G - 77 | Mortero relleno 100 gris Holcim | Grouting torre 1 eje J entre 1 al 19 apt 101, 104 cuarto técnico, depósitos cocina y baño personal de vigilancia correspondencia, equipamiento y futuro comercio | 2025-07-15 | 2025-08-12 | 28 | 12.5 | 21 | 168 |  | 21.1 | 3 | 168
23472 - TERRA (MANAZANA 4) | G - 76 | Mortero relleno 100 gris Holcim | Grouting torre 1 eje A entre 1 al 19 apt 102, 103, 105, 106, 107 cuarto de basuras | 2025-07-15 | 2025-08-12 | 28 | 12.5 | 24.1 | 192.8 |  | 23.9 | 3 | 192.8
23472 - TERRA (MANAZANA 4) | G - 76 | Mortero relleno 100 gris Holcim | Grouting torre 1 eje A entre 1 al 19 apt 102, 103, 105, 106, 107 cuarto de basuras | 2025-07-15 | 2025-08-12 | 28 | 12.5 | 23.9 | 191.2 |  | 23.9 | 3 | 191.2
23472 - TERRA (MANAZANA 4) | G - 76 | Mortero relleno 100 gris Holcim | Grouting torre 1 eje A entre 1 al 19 apt 102, 103, 105, 106, 107 cuarto de basuras | 2025-07-15 | 2025-08-12 | 28 | 12.5 | 23.7 | 189.6 |  | 23.9 | 3 | 189.6
23472 - TERRA (MANAZANA 4) | G - 79 | Grouting Cemex | Grouting torre 3 eje J entre 1 al 23 apt 2501, 2502, 2503, 2510, 2511, 2512 y muretes torre 2 piso 15 al 20 | 2025-07-15 | 2025-08-12 | 28 | 12.5 | 23.8 | 190.4 |  | 23.467 | 3 | 190.4
23472 - TERRA (MANAZANA 4) | G - 79 | Grouting Cemex | Grouting torre 3 eje J entre 1 al 23 apt 2501, 2502, 2503, 2510, 2511, 2512 y muretes torre 2 piso 15 al 20 | 2025-07-15 | 2025-08-12 | 28 | 12.5 | 23.4 | 187.2 |  | 23.467 | 3 | 187.2
23472 - TERRA (MANAZANA 4) | G - 79 | Grouting Cemex | Grouting torre 3 eje J entre 1 al 23 apt 2501, 2502, 2503, 2510, 2511, 2512 y muretes torre 2 piso 15 al 20 | 2025-07-15 | 2025-08-12 | 28 | 12.5 | 23.2 | 185.6 |  | 23.467 | 3 | 185.6
23472 - TERRA (MANAZANA 4) | G - 78 | Grouting Cemex | Grouting torre 3 eje A entre 1 al 23 apt 2404, 2405, 2406, 2407, 2408, 2409 y fachada costado oriental piso 28 y muretes piso 20 al 24 | 2025-07-15 | 2025-08-12 | 28 | 12.5 | 23.4 | 187.2 |  | 23.233 | 3 | 187.2
23472 - TERRA (MANAZANA 4) | G - 78 | Grouting Cemex | Grouting torre 3 eje A entre 1 al 23 apt 2404, 2405, 2406, 2407, 2408, 2409 y fachada costado oriental piso 28 y muretes piso 20 al 24 | 2025-07-15 | 2025-08-12 | 28 | 12.5 | 23.3 | 186.4 |  | 23.233 | 3 | 186.4
23472 - TERRA (MANAZANA 4) | G - 78 | Grouting Cemex | Grouting torre 3 eje A entre 1 al 23 apt 2404, 2405, 2406, 2407, 2408, 2409 y fachada costado oriental piso 28 y muretes piso 20 al 24 | 2025-07-15 | 2025-08-12 | 28 | 12.5 | 23 | 184 |  | 23.233 | 3 | 184
23472 - TERRA (MANAZANA 4) | G-75 | No especificado | Grouting torre 3 eje J entre 1 al 23 apto 2401, 2402, 2403, 2410, 2411, 2412 y fachada costado oriental piso 26 y 27 | 2025-07-07 | 2025-08-04 | 28 | 12.5 | 23.4 | 187.2 |  | 23.7 | 3 | 187.2
23472 - TERRA (MANAZANA 4) | G-75 | No especificado | Grouting torre 3 eje J entre 1 al 23 apto 2401, 2402, 2403, 2410, 2411, 2412 y fachada costado oriental piso 26 y 27 | 2025-07-07 | 2025-08-04 | 28 | 12.5 | 23.9 | 191.2 |  | 23.7 | 3 | 191.2
23472 - TERRA (MANAZANA 4) | G-75 | No especificado | Grouting torre 3 eje J entre 1 al 23 apto 2401, 2402, 2403, 2410, 2411, 2412 y fachada costado oriental piso 26 y 27 | 2025-07-07 | 2025-08-04 | 28 | 12.5 | 23.8 | 190.4 |  | 23.7 | 3 | 190.4
23472 - TERRA (MANAZANA 4) | G-74 | No especificado | Grouting torre 3 eje A entre 1 al 23 apto 2304, 2305, 2306, 2307, 2308, 2309 | 2025-07-07 | 2025-08-04 | 28 | 12.5 | 24 | 192 |  | 24.067 | 3 | 192
23472 - TERRA (MANAZANA 4) | G-74 | No especificado | Grouting torre 3 eje A entre 1 al 23 apto 2304, 2305, 2306, 2307, 2308, 2309 | 2025-07-07 | 2025-08-04 | 28 | 12.5 | 24.5 | 196 |  | 24.067 | 3 | 196
23472 - TERRA (MANAZANA 4) | G-74 | No especificado | Grouting torre 3 eje A entre 1 al 23 apto 2304, 2305, 2306, 2307, 2308, 2309 | 2025-07-07 | 2025-08-04 | 28 | 12.5 | 23.7 | 189.6 |  | 24.067 | 3 | 189.6
23472 - TERRA (MANAZANA 4) | G-73 | No especificado | Grouting torre 3 eje J entre 1 al 23 apto 2301, 2302, 2303, 2310, 2311, 2312 y fachada costado oriental piso 24 y 25 | 2025-07-07 | 2025-08-04 | 28 | 12.5 | 24.3 | 194.4 |  | 24.367 | 3 | 194.4
23472 - TERRA (MANAZANA 4) | G-73 | No especificado | Grouting torre 3 eje J entre 1 al 23 apto 2301, 2302, 2303, 2310, 2311, 2312 y fachada costado oriental piso 24 y 25 | 2025-07-07 | 2025-08-04 | 28 | 12.5 | 24.2 | 193.6 |  | 24.367 | 3 | 193.6
23472 - TERRA (MANAZANA 4) | G-73 | No especificado | Grouting torre 3 eje J entre 1 al 23 apto 2301, 2302, 2303, 2310, 2311, 2312 y fachada costado oriental piso 24 y 25 | 2025-07-07 | 2025-08-04 | 28 | 12.5 | 24.6 | 196.8 |  | 24.367 | 3 | 196.8
23472 - TERRA (MANAZANA 4) | G-72 | No especificado | Grouting eje A entre 1 al 23 apto 2204, 2005, 2206, 2207, 2208, 2209 torre 3 | 2025-07-07 | 2025-08-04 | 28 | 12.5 | 24.3 | 194.4 |  | 24.367 | 3 | 194.4
23472 - TERRA (MANAZANA 4) | G-72 | No especificado | Grouting eje A entre 1 al 23 apto 2204, 2005, 2206, 2207, 2208, 2209 torre 3 | 2025-07-07 | 2025-08-04 | 28 | 12.5 | 24.8 | 198.4 |  | 24.367 | 3 | 198.4
23472 - TERRA (MANAZANA 4) | G-72 | No especificado | Grouting eje A entre 1 al 23 apto 2204, 2005, 2206, 2207, 2208, 2209 torre 3 | 2025-07-07 | 2025-08-04 | 28 | 12.5 | 24 | 192 |  | 24.367 | 3 | 192
23472 - TERRA (MANAZANA 4) | M - 153 | No especificado | Mamposteria torre 1 eje J entre 1 al 19 apt 2401 , 2402 , 2403 , 2410 , 2411 , 2412 | 2026-02-13 | 2026-03-13 | 28 | 7.5 | 8.5 | 113.3 |  | 8.333 | 3 | 113.333
23472 - TERRA (MANAZANA 4) | M - 153 | No especificado | Mamposteria torre 1 eje J entre 1 al 19 apt 2401 , 2402 , 2403 , 2410 , 2411 , 2412 | 2026-02-13 | 2026-03-13 | 28 | 7.5 | 8.4 | 112 |  | 8.333 | 3 | 112
23472 - TERRA (MANAZANA 4) | M - 153 | No especificado | Mamposteria torre 1 eje J entre 1 al 19 apt 2401 , 2402 , 2403 , 2410 , 2411 , 2412 | 2026-02-13 | 2026-03-13 | 28 | 7.5 | 8.1 | 108 |  | 8.333 | 3 | 108
23472 - TERRA (MANAZANA 4) | M - 152 | No especificado | Mamposteria torre 1 eje A entre 1 al 19 apt 2404 , 2405 , 2406 , 2407 , 2408 , 24209 | 2026-02-13 | 2026-03-13 | 28 | 7.5 | 9.5 | 126.7 |  | 9.467 | 3 | 126.667
23472 - TERRA (MANAZANA 4) | M - 152 | No especificado | Mamposteria torre 1 eje A entre 1 al 19 apt 2404 , 2405 , 2406 , 2407 , 2408 , 24209 | 2026-02-13 | 2026-03-13 | 28 | 7.5 | 9.6 | 128 |  | 9.467 | 3 | 128
23472 - TERRA (MANAZANA 4) | M - 152 | No especificado | Mamposteria torre 1 eje A entre 1 al 19 apt 2404 , 2405 , 2406 , 2407 , 2408 , 24209 | 2026-02-13 | 2026-03-13 | 28 | 7.5 | 9.3 | 124 |  | 9.467 | 3 | 124
23472 - TERRA (MANAZANA 4) | M - 151 | No especificado | Mamposteria torre 1 eje J entre 1 al 19 apt 2301 , 2302 , 2303 , 2310 , 2311 , 2312 | 2026-02-13 | 2026-03-13 | 28 | 7.5 | 8.4 | 112 |  | 8.2 | 3 | 112
23472 - TERRA (MANAZANA 4) | M - 151 | No especificado | Mamposteria torre 1 eje J entre 1 al 19 apt 2301 , 2302 , 2303 , 2310 , 2311 , 2312 | 2026-02-13 | 2026-03-13 | 28 | 7.5 | 8.2 | 109.3 |  | 8.2 | 3 | 109.333
23472 - TERRA (MANAZANA 4) | M - 151 | No especificado | Mamposteria torre 1 eje J entre 1 al 19 apt 2301 , 2302 , 2303 , 2310 , 2311 , 2312 | 2026-02-13 | 2026-03-13 | 28 | 7.5 | 8 | 106.7 |  | 8.2 | 3 | 106.667
23472 - TERRA (MANAZANA 4) | M - 150 | No especificado | Mamposteria torre 1 eje A entre 1 al 19 apt 2304 . 2305 , 2306 , 2307 , 2308 , 2309 | 2026-02-13 | 2026-03-13 | 28 | 7.5 | 8.7 | 116 |  | 8.533 | 3 | 116
23472 - TERRA (MANAZANA 4) | M - 150 | No especificado | Mamposteria torre 1 eje A entre 1 al 19 apt 2304 . 2305 , 2306 , 2307 , 2308 , 2309 | 2026-02-13 | 2026-03-13 | 28 | 7.5 | 8.5 | 113.3 |  | 8.533 | 3 | 113.333
23472 - TERRA (MANAZANA 4) | M - 150 | No especificado | Mamposteria torre 1 eje A entre 1 al 19 apt 2304 . 2305 , 2306 , 2307 , 2308 , 2309 | 2026-02-13 | 2026-03-13 | 28 | 7.5 | 8.4 | 112 |  | 8.533 | 3 | 112
23472 - TERRA (MANAZANA 4) | M-149 | No especificado | Mamposteria torre 1 ejes J entre 1 al 19 Apto 2201, 2202, 2203, 2210, 2211, 2212 | 2026-01-26 | 2026-02-23 | 28 | 7.5 | 10.8 | 144 |  | 10.433 | 3 | 144
23472 - TERRA (MANAZANA 4) | M-149 | No especificado | Mamposteria torre 1 ejes J entre 1 al 19 Apto 2201, 2202, 2203, 2210, 2211, 2212 | 2026-01-26 | 2026-02-23 | 28 | 7.5 | 10.2 | 136 |  | 10.433 | 3 | 136
23472 - TERRA (MANAZANA 4) | M-149 | No especificado | Mamposteria torre 1 ejes J entre 1 al 19 Apto 2201, 2202, 2203, 2210, 2211, 2212 | 2026-01-26 | 2026-02-23 | 28 | 7.5 | 10.3 | 137.3 |  | 10.433 | 3 | 137.333
23472 - TERRA (MANAZANA 4) | M-148 | No especificado | Maposteria torre 1 eje A entre 1 al 19 Apto 2204, 2205, 2206, 2207, 2208, 2209 | 2026-01-26 | 2026-02-23 | 28 | 7.5 | 10.9 | 145.3 |  | 10.667 | 3 | 145.333
23472 - TERRA (MANAZANA 4) | M-148 | No especificado | Maposteria torre 1 eje A entre 1 al 19 Apto 2204, 2205, 2206, 2207, 2208, 2209 | 2026-01-26 | 2026-02-23 | 28 | 7.5 | 10.5 | 140 |  | 10.667 | 3 | 140
23472 - TERRA (MANAZANA 4) | M-148 | No especificado | Maposteria torre 1 eje A entre 1 al 19 Apto 2204, 2205, 2206, 2207, 2208, 2209 | 2026-01-26 | 2026-02-23 | 28 | 7.5 | 10.6 | 141.3 |  | 10.667 | 3 | 141.333
23472 - TERRA (MANAZANA 4) | M-147 | No especificado | Mamposteria torre 1 eje J entre 1 al 19 Apto 2101, 2102, 2103, 2110, 2111, 2112 | 2026-01-26 | 2026-02-23 | 28 | 7.5 | 11.4 | 152 |  | 11.233 | 3 | 152
23472 - TERRA (MANAZANA 4) | M-147 | No especificado | Mamposteria torre 1 eje J entre 1 al 19 Apto 2101, 2102, 2103, 2110, 2111, 2112 | 2026-01-26 | 2026-02-23 | 28 | 7.5 | 11.2 | 149.3 |  | 11.233 | 3 | 149.333
23472 - TERRA (MANAZANA 4) | M-147 | No especificado | Mamposteria torre 1 eje J entre 1 al 19 Apto 2101, 2102, 2103, 2110, 2111, 2112 | 2026-01-26 | 2026-02-23 | 28 | 7.5 | 11.1 | 148 |  | 11.233 | 3 | 148
23472 - TERRA (MANAZANA 4) | M-146 | No especificado | Mamposteria torre 1 eje A entre 1 al 19 Apto 2104, 2105, 2106, 2107, 2108, 2109 y fachada costado occidental piso 23 al piso 24 | 2026-01-26 | 2026-02-23 | 28 | 7.5 | 9.5 | 126.7 |  | 9.333 | 3 | 126.667
23472 - TERRA (MANAZANA 4) | M-146 | No especificado | Mamposteria torre 1 eje A entre 1 al 19 Apto 2104, 2105, 2106, 2107, 2108, 2109 y fachada costado occidental piso 23 al piso 24 | 2026-01-26 | 2026-02-23 | 28 | 7.5 | 9.3 | 124 |  | 9.333 | 3 | 124
23472 - TERRA (MANAZANA 4) | M-146 | No especificado | Mamposteria torre 1 eje A entre 1 al 19 Apto 2104, 2105, 2106, 2107, 2108, 2109 y fachada costado occidental piso 23 al piso 24 | 2026-01-26 | 2026-02-23 | 28 | 7.5 | 9.2 | 122.7 |  | 9.333 | 3 | 122.667
23472 - TERRA (MANAZANA 4) | M-144 | Mortero pega | Mampostería torre 1 eje A entre 1 al 19 apto 2004, 2005, 2006, 2007, 2008, 2009 y fachada costado occidental piso 19 y piso 20 | 2025-12-16 | 2026-01-13 | 28 | 7.5 | 12.2 | 162.7 |  | 12.1 | 3 | 162.667
23472 - TERRA (MANAZANA 4) | M-144 | Mortero pega | Mampostería torre 1 eje A entre 1 al 19 apto 2004, 2005, 2006, 2007, 2008, 2009 y fachada costado occidental piso 19 y piso 20 | 2025-12-16 | 2026-01-13 | 28 | 7.5 | 12.3 | 164 |  | 12.1 | 3 | 164
23472 - TERRA (MANAZANA 4) | M-144 | Mortero pega | Mampostería torre 1 eje A entre 1 al 19 apto 2004, 2005, 2006, 2007, 2008, 2009 y fachada costado occidental piso 19 y piso 20 | 2025-12-16 | 2026-01-13 | 28 | 7.5 | 11.8 | 157.3 |  | 12.1 | 3 | 157.333
23472 - TERRA (MANAZANA 4) | M-143 | Mortero pega | Mampostería torre 1 eje J entre 1 al 19 apto 1901, 1902, 1903, 1910, 1911, 1912 y fachada costado occidental piso 17 y piso 18 | 2025-12-16 | 2026-01-13 | 28 | 7.5 | 13.9 | 185.3 |  | 13.767 | 3 | 185.333
23472 - TERRA (MANAZANA 4) | M-143 | Mortero pega | Mampostería torre 1 eje J entre 1 al 19 apto 1901, 1902, 1903, 1910, 1911, 1912 y fachada costado occidental piso 17 y piso 18 | 2025-12-16 | 2026-01-13 | 28 | 7.5 | 13.8 | 184 |  | 13.767 | 3 | 184
23472 - TERRA (MANAZANA 4) | M-143 | Mortero pega | Mampostería torre 1 eje J entre 1 al 19 apto 1901, 1902, 1903, 1910, 1911, 1912 y fachada costado occidental piso 17 y piso 18 | 2025-12-16 | 2026-01-13 | 28 | 7.5 | 13.6 | 181.3 |  | 13.767 | 3 | 181.333
23472 - TERRA (MANAZANA 4) | M-142 | Mortero pega | Mampostería torre 1 eje A entre 1 al 19 apto 1904, 1905, 1906, 1907, 1908, 1909 y fachada costado occidental piso 15 al piso 16 | 2025-12-16 | 2026-01-13 | 28 | 7.5 | 12.7 | 169.3 |  | 12.567 | 3 | 169.333
23472 - TERRA (MANAZANA 4) | M-142 | Mortero pega | Mampostería torre 1 eje A entre 1 al 19 apto 1904, 1905, 1906, 1907, 1908, 1909 y fachada costado occidental piso 15 al piso 16 | 2025-12-16 | 2026-01-13 | 28 | 7.5 | 12.8 | 170.7 |  | 12.567 | 3 | 170.667
23472 - TERRA (MANAZANA 4) | M-142 | Mortero pega | Mampostería torre 1 eje A entre 1 al 19 apto 1904, 1905, 1906, 1907, 1908, 1909 y fachada costado occidental piso 15 al piso 16 | 2025-12-16 | 2026-01-13 | 28 | 7.5 | 12.2 | 162.7 |  | 12.567 | 3 | 162.667
23472 - TERRA (MANAZANA 4) | M-145 | Mortero pega | Mampostería torre 1 ejes J entre 1 la 19 apto 2001, 2002, 2003, 2010, 2011, 2012 y fachada costado occidental piso 21 al piso 22 | 2025-12-16 | 2026-01-13 | 28 | 7.5 | 14.3 | 190.7 |  | 13.967 | 3 | 190.667
23472 - TERRA (MANAZANA 4) | M-145 | Mortero pega | Mampostería torre 1 ejes J entre 1 la 19 apto 2001, 2002, 2003, 2010, 2011, 2012 y fachada costado occidental piso 21 al piso 22 | 2025-12-16 | 2026-01-13 | 28 | 7.5 | 13.9 | 185.3 |  | 13.967 | 3 | 185.333
23472 - TERRA (MANAZANA 4) | M-145 | Mortero pega | Mampostería torre 1 ejes J entre 1 la 19 apto 2001, 2002, 2003, 2010, 2011, 2012 y fachada costado occidental piso 21 al piso 22 | 2025-12-16 | 2026-01-13 | 28 | 7.5 | 13.7 | 182.7 |  | 13.967 | 3 | 182.667
23472 - TERRA (MANAZANA 4) | M - 140 | No especificado | Mampostería torre 1 eje A entre 1 al 19 apt 1804, 1805, 1806, 1807, 1808, 1809 y fachada costado occidental piso 11 y piso 12 | 2025-12-09 | 2026-01-06 | 28 | 7.5 | 12.1 | 161.3 |  | 12.2 | 3 | 161.333
23472 - TERRA (MANAZANA 4) | M - 140 | No especificado | Mampostería torre 1 eje A entre 1 al 19 apt 1804, 1805, 1806, 1807, 1808, 1809 y fachada costado occidental piso 11 y piso 12 | 2025-12-09 | 2026-01-06 | 28 | 7.5 | 12.4 | 165.3 |  | 12.2 | 3 | 165.333
23472 - TERRA (MANAZANA 4) | M - 140 | No especificado | Mampostería torre 1 eje A entre 1 al 19 apt 1804, 1805, 1806, 1807, 1808, 1809 y fachada costado occidental piso 11 y piso 12 | 2025-12-09 | 2026-01-06 | 28 | 7.5 | 12.1 | 161.3 |  | 12.2 | 3 | 161.333
23472 - TERRA (MANAZANA 4) | M - 139 | No especificado | Mampostería torre 1 eje J entre 1 al 19 apt 1701, 1702, 1703, 1710, 1711, 1712 y fachada costado occidental piso 9 y piso 10 y muretes piso 15 al piso 20 | 2025-12-09 | 2026-01-06 | 28 | 7.5 | 11.6 | 154.7 |  | 11.833 | 3 | 154.667
23472 - TERRA (MANAZANA 4) | M - 139 | No especificado | Mampostería torre 1 eje J entre 1 al 19 apt 1701, 1702, 1703, 1710, 1711, 1712 y fachada costado occidental piso 9 y piso 10 y muretes piso 15 al piso 20 | 2025-12-09 | 2026-01-06 | 28 | 7.5 | 12 | 160 |  | 11.833 | 3 | 160
23472 - TERRA (MANAZANA 4) | M - 139 | No especificado | Mampostería torre 1 eje J entre 1 al 19 apt 1701, 1702, 1703, 1710, 1711, 1712 y fachada costado occidental piso 9 y piso 10 y muretes piso 15 al piso 20 | 2025-12-09 | 2026-01-06 | 28 | 7.5 | 11.9 | 158.7 |  | 11.833 | 3 | 158.667
23472 - TERRA (MANAZANA 4) | M - 138 | No especificado | Mampostería torre 1 eje A entre 1 al 19 apt 1704, 1705, 1706, 1707, 1708, 1709 y fachada costado occidental piso 7 y piso 8 | 2025-12-09 | 2026-01-06 | 28 | 7.5 | 11.8 | 157.3 |  | 11.7 | 3 | 157.333
23472 - TERRA (MANAZANA 4) | M - 138 | No especificado | Mampostería torre 1 eje A entre 1 al 19 apt 1704, 1705, 1706, 1707, 1708, 1709 y fachada costado occidental piso 7 y piso 8 | 2025-12-09 | 2026-01-06 | 28 | 7.5 | 12 | 160 |  | 11.7 | 3 | 160
23472 - TERRA (MANAZANA 4) | M - 138 | No especificado | Mampostería torre 1 eje A entre 1 al 19 apt 1704, 1705, 1706, 1707, 1708, 1709 y fachada costado occidental piso 7 y piso 8 | 2025-12-09 | 2026-01-06 | 28 | 7.5 | 11.3 | 150.7 |  | 11.7 | 3 | 150.667
23472 - TERRA (MANAZANA 4) | M - 141 | No especificado | Mamposteria torre 1 eje J entre 1 al 19 apt 1801 - 1802 - 1803 - 1810 - 1811 - 1812 y fachada costado occidental piso 13 y piso 14 y muretes piso 20 al piso 24 | 2025-12-09 | 2026-01-06 | 28 | 7.5 | 10.5 | 140 |  | 10.367 | 3 | 140
23472 - TERRA (MANAZANA 4) | M - 141 | No especificado | Mamposteria torre 1 eje J entre 1 al 19 apt 1801 - 1802 - 1803 - 1810 - 1811 - 1812 y fachada costado occidental piso 13 y piso 14 y muretes piso 20 al piso 24 | 2025-12-09 | 2026-01-06 | 28 | 7.5 | 10.4 | 138.7 |  | 10.367 | 3 | 138.667
23472 - TERRA (MANAZANA 4) | M - 141 | No especificado | Mamposteria torre 1 eje J entre 1 al 19 apt 1801 - 1802 - 1803 - 1810 - 1811 - 1812 y fachada costado occidental piso 13 y piso 14 y muretes piso 20 al piso 24 | 2025-12-09 | 2026-01-06 | 28 | 7.5 | 10.2 | 136 |  | 10.367 | 3 | 136
23472 - TERRA (MANAZANA 4) | M - 137 | Mortero pega Cemex | Mamposteria torre 1 eje J entre 1 al 19 apt 1601 - 1602 - 1603 - 1610 - 1611 - 1612 | 2025-11-07 | 2025-12-05 | 28 | 7.5 | 8.2 | 109.3 |  | 8.1 | 3 | 109.333
23472 - TERRA (MANAZANA 4) | M - 137 | Mortero pega Cemex | Mamposteria torre 1 eje J entre 1 al 19 apt 1601 - 1602 - 1603 - 1610 - 1611 - 1612 | 2025-11-07 | 2025-12-05 | 28 | 7.5 | 8.1 | 108 |  | 8.1 | 3 | 108
23472 - TERRA (MANAZANA 4) | M - 137 | Mortero pega Cemex | Mamposteria torre 1 eje J entre 1 al 19 apt 1601 - 1602 - 1603 - 1610 - 1611 - 1612 | 2025-11-07 | 2025-12-05 | 28 | 7.5 | 8 | 106.7 |  | 8.1 | 3 | 106.667
23472 - TERRA (MANAZANA 4) | M - 136 | Mortero pega Cemex | Mamposteria tore 1 eje A entre 1 al 19 apt 1604 - 1605 - 1606 - 1607 - 1608 - 1609 | 2025-11-07 | 2025-12-05 | 28 | 7.5 | 8.1 | 108 |  | 7.867 | 3 | 108
23472 - TERRA (MANAZANA 4) | M - 136 | Mortero pega Cemex | Mamposteria tore 1 eje A entre 1 al 19 apt 1604 - 1605 - 1606 - 1607 - 1608 - 1609 | 2025-11-07 | 2025-12-05 | 28 | 7.5 | 7.9 | 105.3 |  | 7.867 | 3 | 105.333
23472 - TERRA (MANAZANA 4) | M - 136 | Mortero pega Cemex | Mamposteria tore 1 eje A entre 1 al 19 apt 1604 - 1605 - 1606 - 1607 - 1608 - 1609 | 2025-11-07 | 2025-12-05 | 28 | 7.5 | 7.6 | 101.3 |  | 7.867 | 3 | 101.333
23472 - TERRA (MANAZANA 4) | M - 135 | Mortero pega Cemex | Mamposteria torre 1 eje A entre 1 al 19 apt 1504 - 1505 - 1506 - 1507 - 1508 - 1509 | 2025-11-07 | 2025-12-05 | 28 | 7.5 | 8.7 | 116 |  | 8.433 | 3 | 116
23472 - TERRA (MANAZANA 4) | M - 135 | Mortero pega Cemex | Mamposteria torre 1 eje A entre 1 al 19 apt 1504 - 1505 - 1506 - 1507 - 1508 - 1509 | 2025-11-07 | 2025-12-05 | 28 | 7.5 | 8.4 | 112 |  | 8.433 | 3 | 112
23472 - TERRA (MANAZANA 4) | M - 135 | Mortero pega Cemex | Mamposteria torre 1 eje A entre 1 al 19 apt 1504 - 1505 - 1506 - 1507 - 1508 - 1509 | 2025-11-07 | 2025-12-05 | 28 | 7.5 | 8.2 | 109.3 |  | 8.433 | 3 | 109.333
23472 - TERRA (MANAZANA 4) | M - 134 | Mortero pega Cemex | Mamposteria salón comunal eje A al A´ entre 1 al 8 piso 4 y 5 y eje 1 entre A - C piso 4 y 5 | 2025-11-07 | 2025-12-05 | 28 | 7.5 | 9.6 | 128 |  | 9.667 | 3 | 128
23472 - TERRA (MANAZANA 4) | M - 134 | Mortero pega Cemex | Mamposteria salón comunal eje A al A´ entre 1 al 8 piso 4 y 5 y eje 1 entre A - C piso 4 y 5 | 2025-11-07 | 2025-12-05 | 28 | 7.5 | 9.9 | 132 |  | 9.667 | 3 | 132
23472 - TERRA (MANAZANA 4) | M - 134 | Mortero pega Cemex | Mamposteria salón comunal eje A al A´ entre 1 al 8 piso 4 y 5 y eje 1 entre A - C piso 4 y 5 | 2025-11-07 | 2025-12-05 | 28 | 7.5 | 9.5 | 126.7 |  | 9.667 | 3 | 126.667
23472 - TERRA (MANAZANA 4) | M - 133 | Mortero - Pega | Mamposteria torre 1 eje J entre 1 al 19 apt 1501, 1502, 1503, 1510, 1511, 1512 y fachada costado occidental piso 5 piso 6 y muretes piso 10 al piso 15 | 2025-10-14 | 2025-11-11 | 28 | 7.5 | 11.1 | 148 |  | 11 | 3 | 148
23472 - TERRA (MANAZANA 4) | M - 133 | Mortero - Pega | Mamposteria torre 1 eje J entre 1 al 19 apt 1501, 1502, 1503, 1510, 1511, 1512 y fachada costado occidental piso 5 piso 6 y muretes piso 10 al piso 15 | 2025-10-14 | 2025-11-11 | 28 | 7.5 | 11.2 | 149.3 |  | 11 | 3 | 149.333
23472 - TERRA (MANAZANA 4) | M - 133 | Mortero - Pega | Mamposteria torre 1 eje J entre 1 al 19 apt 1501, 1502, 1503, 1510, 1511, 1512 y fachada costado occidental piso 5 piso 6 y muretes piso 10 al piso 15 | 2025-10-14 | 2025-11-11 | 28 | 7.5 | 10.7 | 142.7 |  | 11 | 3 | 142.667
23472 - TERRA (MANAZANA 4) | M - 132 | Mortero - Pega | Mamposteria torre 1 eje J entre 1 al 19 apt 1401, 1402, 1403, 1410, 1411, 1412 y fachada occidental piso 3 al piso 4 y muretes piso 5 al piso 10 | 2025-10-14 | 2025-11-11 | 28 | 7.5 | 8.3 | 110.7 |  | 8.6 | 3 | 110.667
23472 - TERRA (MANAZANA 4) | M - 132 | Mortero - Pega | Mamposteria torre 1 eje J entre 1 al 19 apt 1401, 1402, 1403, 1410, 1411, 1412 y fachada occidental piso 3 al piso 4 y muretes piso 5 al piso 10 | 2025-10-14 | 2025-11-11 | 28 | 7.5 | 8.8 | 117.3 |  | 8.6 | 3 | 117.333
23472 - TERRA (MANAZANA 4) | M - 132 | Mortero - Pega | Mamposteria torre 1 eje J entre 1 al 19 apt 1401, 1402, 1403, 1410, 1411, 1412 y fachada occidental piso 3 al piso 4 y muretes piso 5 al piso 10 | 2025-10-14 | 2025-11-11 | 28 | 7.5 | 8.7 | 116 |  | 8.6 | 3 | 116
23472 - TERRA (MANAZANA 4) | M - 131 | Mortero - Pega | Mamposteria torre 1 eje A entre 1 al 19 apt 1404, 1405, 1406, 1407, 1408, 1409 y fachada occidental piso 1 al piso 2 | 2025-10-14 | 2025-11-11 | 28 | 7.5 | 9.9 | 132 |  | 9.567 | 3 | 132
23472 - TERRA (MANAZANA 4) | M - 131 | Mortero - Pega | Mamposteria torre 1 eje A entre 1 al 19 apt 1404, 1405, 1406, 1407, 1408, 1409 y fachada occidental piso 1 al piso 2 | 2025-10-14 | 2025-11-11 | 28 | 7.5 | 9.3 | 124 |  | 9.567 | 3 | 124
23472 - TERRA (MANAZANA 4) | M - 131 | Mortero - Pega | Mamposteria torre 1 eje A entre 1 al 19 apt 1404, 1405, 1406, 1407, 1408, 1409 y fachada occidental piso 1 al piso 2 | 2025-10-14 | 2025-11-11 | 28 | 7.5 | 9.5 | 126.7 |  | 9.567 | 3 | 126.667
23472 - TERRA (MANAZANA 4) | M - 130 | Mortero - Pega | Mamposteria salón comunal eje A al A' entre 1 al 8 pisos 1, 2, 3 y eje 1 entre A - C piso 1, 2, 3 y murete ladrillo coral y bloque torre 1 mamposteria interna | 2025-10-14 | 2025-11-11 | 28 | 7.5 | 10.6 | 141.3 |  | 10.4 | 3 | 141.333
23472 - TERRA (MANAZANA 4) | M - 130 | Mortero - Pega | Mamposteria salón comunal eje A al A' entre 1 al 8 pisos 1, 2, 3 y eje 1 entre A - C piso 1, 2, 3 y murete ladrillo coral y bloque torre 1 mamposteria interna | 2025-10-14 | 2025-11-11 | 28 | 7.5 | 10.4 | 138.7 |  | 10.4 | 3 | 138.667
23472 - TERRA (MANAZANA 4) | M - 130 | Mortero - Pega | Mamposteria salón comunal eje A al A' entre 1 al 8 pisos 1, 2, 3 y eje 1 entre A - C piso 1, 2, 3 y murete ladrillo coral y bloque torre 1 mamposteria interna | 2025-10-14 | 2025-11-11 | 28 | 7.5 | 10.2 | 136 |  | 10.4 | 3 | 136
23472 - TERRA (MANAZANA 4) | M - 129 | No especificado | Mamposteria torre 1 eje J entre 1 al 19 apt 1301 al 1303 y 1310 al 1312 | 2025-10-01 | 2025-10-29 | 28 | 7.5 | 10.3 | 137.3 |  | 9.967 | 3 | 137.333
23472 - TERRA (MANAZANA 4) | M - 129 | No especificado | Mamposteria torre 1 eje J entre 1 al 19 apt 1301 al 1303 y 1310 al 1312 | 2025-10-01 | 2025-10-29 | 28 | 7.5 | 9.9 | 132 |  | 9.967 | 3 | 132
23472 - TERRA (MANAZANA 4) | M - 129 | No especificado | Mamposteria torre 1 eje J entre 1 al 19 apt 1301 al 1303 y 1310 al 1312 | 2025-10-01 | 2025-10-29 | 28 | 7.5 | 9.7 | 129.3 |  | 9.967 | 3 | 129.333
23472 - TERRA (MANAZANA 4) | M - 128 | No especificado | Mamposteria torre 1 eje A entre 1 al 19 apt 1304 al 1309 | 2025-10-01 | 2025-10-29 | 28 | 7.5 | 9.9 | 132 |  | 10.433 | 3 | 132
23472 - TERRA (MANAZANA 4) | M - 128 | No especificado | Mamposteria torre 1 eje A entre 1 al 19 apt 1304 al 1309 | 2025-10-01 | 2025-10-29 | 28 | 7.5 | 10.8 | 144 |  | 10.433 | 3 | 144
23472 - TERRA (MANAZANA 4) | M - 128 | No especificado | Mamposteria torre 1 eje A entre 1 al 19 apt 1304 al 1309 | 2025-10-01 | 2025-10-29 | 28 | 7.5 | 10.6 | 141.3 |  | 10.433 | 3 | 141.333
23472 - TERRA (MANAZANA 4) | M - 127 | No especificado | Mamposteria eje J torre 1 entre 1 al 19 apt 1201,1202,1203,1210,1211,1212 | 2025-10-01 | 2025-10-29 | 28 | 7.5 | 10.9 | 145.3 |  | 10.6 | 3 | 145.333
23472 - TERRA (MANAZANA 4) | M - 127 | No especificado | Mamposteria eje J torre 1 entre 1 al 19 apt 1201,1202,1203,1210,1211,1212 | 2025-10-01 | 2025-10-29 | 28 | 7.5 | 10.4 | 138.7 |  | 10.6 | 3 | 138.667
23472 - TERRA (MANAZANA 4) | M - 127 | No especificado | Mamposteria eje J torre 1 entre 1 al 19 apt 1201,1202,1203,1210,1211,1212 | 2025-10-01 | 2025-10-29 | 28 | 7.5 | 10.5 | 140 |  | 10.6 | 3 | 140
23472 - TERRA (MANAZANA 4) | M - 126 | No especificado | Mamposteria torre 1 eje A entre 1 al 19 apt 1205,1206,1207,1208, 1209 | 2025-10-01 | 2025-10-29 | 28 | 7.5 | 9.5 | 126.7 |  | 9.5 | 3 | 126.667
23472 - TERRA (MANAZANA 4) | M - 126 | No especificado | Mamposteria torre 1 eje A entre 1 al 19 apt 1205,1206,1207,1208, 1209 | 2025-10-01 | 2025-10-29 | 28 | 7.5 | 9.6 | 128 |  | 9.5 | 3 | 128
23472 - TERRA (MANAZANA 4) | M - 126 | No especificado | Mamposteria torre 1 eje A entre 1 al 19 apt 1205,1206,1207,1208, 1209 | 2025-10-01 | 2025-10-29 | 28 | 7.5 | 9.4 | 125.3 |  | 9.5 | 3 | 125.333
23472 - TERRA (MANAZANA 4) | M - 125 | No especificado | Mampostería torre 1 eje J entre 1 al 19 Apt. 1101, 1102, 1103, 1111, 1112. | 2025-09-26 | 2025-10-24 | 28 | 7.5 | 8.5 | 113.3 |  | 8.467 | 3 | 113.333
23472 - TERRA (MANAZANA 4) | M - 125 | No especificado | Mampostería torre 1 eje J entre 1 al 19 Apt. 1101, 1102, 1103, 1111, 1112. | 2025-09-26 | 2025-10-24 | 28 | 7.5 | 8.7 | 116 |  | 8.467 | 3 | 116
23472 - TERRA (MANAZANA 4) | M - 125 | No especificado | Mampostería torre 1 eje J entre 1 al 19 Apt. 1101, 1102, 1103, 1111, 1112. | 2025-09-26 | 2025-10-24 | 28 | 7.5 | 8.2 | 109.3 |  | 8.467 | 3 | 109.333
23472 - TERRA (MANAZANA 4) | M - 124 | No especificado | Mampostería torre 1 eje A entre 1 al 19 Apt. 1104, 1105, 1106, 1107, 1108, 1109. | 2025-09-26 | 2025-10-24 | 28 | 7.5 | 10.5 | 140 |  | 10.2 | 3 | 140
23472 - TERRA (MANAZANA 4) | M - 124 | No especificado | Mampostería torre 1 eje A entre 1 al 19 Apt. 1104, 1105, 1106, 1107, 1108, 1109. | 2025-09-26 | 2025-10-24 | 28 | 7.5 | 10.1 | 134.7 |  | 10.2 | 3 | 134.667
23472 - TERRA (MANAZANA 4) | M - 124 | No especificado | Mampostería torre 1 eje A entre 1 al 19 Apt. 1104, 1105, 1106, 1107, 1108, 1109. | 2025-09-26 | 2025-10-24 | 28 | 7.5 | 10 | 133.3 |  | 10.2 | 3 | 133.333
23472 - TERRA (MANAZANA 4) | M - 123 | No especificado | Mampostería torre 1 eje J entre 1 al 19, Apt. 1001, 1002, 1003, 1010, 1011, 1012. | 2025-09-26 | 2025-10-24 | 28 | 7.5 | 9.7 | 129.3 |  | 9.4 | 3 | 129.333
23472 - TERRA (MANAZANA 4) | M - 123 | No especificado | Mampostería torre 1 eje J entre 1 al 19, Apt. 1001, 1002, 1003, 1010, 1011, 1012. | 2025-09-26 | 2025-10-24 | 28 | 7.5 | 9.4 | 125.3 |  | 9.4 | 3 | 125.333
23472 - TERRA (MANAZANA 4) | M - 123 | No especificado | Mampostería torre 1 eje J entre 1 al 19, Apt. 1001, 1002, 1003, 1010, 1011, 1012. | 2025-09-26 | 2025-10-24 | 28 | 7.5 | 9.1 | 121.3 |  | 9.4 | 3 | 121.333
23472 - TERRA (MANAZANA 4) | M - 122 | No especificado | Mampostería torre 1 eje A entre 1 al 9 Apt. 1004, 1005, 1006, 1007, 1008, 1009. | 2025-09-26 | 2025-10-24 | 28 | 7.5 | 9.9 | 132 |  | 9.7 | 3 | 132
23472 - TERRA (MANAZANA 4) | M - 122 | No especificado | Mampostería torre 1 eje A entre 1 al 9 Apt. 1004, 1005, 1006, 1007, 1008, 1009. | 2025-09-26 | 2025-10-24 | 28 | 7.5 | 9.7 | 129.3 |  | 9.7 | 3 | 129.333
23472 - TERRA (MANAZANA 4) | M - 122 | No especificado | Mampostería torre 1 eje A entre 1 al 9 Apt. 1004, 1005, 1006, 1007, 1008, 1009. | 2025-09-26 | 2025-10-24 | 28 | 7.5 | 9.5 | 126.7 |  | 9.7 | 3 | 126.667
23472 - TERRA (MANAZANA 4) | M-121 | No especificado | Mamposteria torre 1 - eje J entre 1 al 19 apt 901 - 902 - 903 - 910 - 911 - 912 | 2025-09-22 | 2025-10-20 | 28 | 7.5 | 10.1 | 134.7 |  | 10 | 3 | 134.667
23472 - TERRA (MANAZANA 4) | M-121 | No especificado | Mamposteria torre 1 - eje J entre 1 al 19 apt 901 - 902 - 903 - 910 - 911 - 912 | 2025-09-22 | 2025-10-20 | 28 | 7.5 | 10.2 | 136 |  | 10 | 3 | 136
23472 - TERRA (MANAZANA 4) | M-121 | No especificado | Mamposteria torre 1 - eje J entre 1 al 19 apt 901 - 902 - 903 - 910 - 911 - 912 | 2025-09-22 | 2025-10-20 | 28 | 7.5 | 9.7 | 129.3 |  | 10 | 3 | 129.333
23472 - TERRA (MANAZANA 4) | M-120 | No especificado | Mamposteria torre 1 - eje A entre 1 al 19 apt 904 - 905 - 906 - 907 - 908 - 909 | 2025-09-22 | 2025-10-20 | 28 | 7.5 | 9.5 | 126.7 |  | 9.3 | 3 | 126.667
23472 - TERRA (MANAZANA 4) | M-120 | No especificado | Mamposteria torre 1 - eje A entre 1 al 19 apt 904 - 905 - 906 - 907 - 908 - 909 | 2025-09-22 | 2025-10-20 | 28 | 7.5 | 9.1 | 121.3 |  | 9.3 | 3 | 121.333
23472 - TERRA (MANAZANA 4) | M-120 | No especificado | Mamposteria torre 1 - eje A entre 1 al 19 apt 904 - 905 - 906 - 907 - 908 - 909 | 2025-09-22 | 2025-10-20 | 28 | 7.5 | 9.3 | 124 |  | 9.3 | 3 | 124
23472 - TERRA (MANAZANA 4) | M-119 | No especificado | Mamposteria torre 1 - eje J entre 1 al 19 apt 801 - 802 - 803 - 810 - 811 - 812 | 2025-09-22 | 2025-10-20 | 28 | 7.5 | 9.8 | 130.7 |  | 9.433 | 3 | 130.667
23472 - TERRA (MANAZANA 4) | M-119 | No especificado | Mamposteria torre 1 - eje J entre 1 al 19 apt 801 - 802 - 803 - 810 - 811 - 812 | 2025-09-22 | 2025-10-20 | 28 | 7.5 | 9.4 | 125.3 |  | 9.433 | 3 | 125.333
23472 - TERRA (MANAZANA 4) | M-119 | No especificado | Mamposteria torre 1 - eje J entre 1 al 19 apt 801 - 802 - 803 - 810 - 811 - 812 | 2025-09-22 | 2025-10-20 | 28 | 7.5 | 9.1 | 121.3 |  | 9.433 | 3 | 121.333
23472 - TERRA (MANAZANA 4) | M-118 | No especificado | Mamposteria torre 1 - eje A entre 1 al 19 apt 804 - 805 - 806 - 807 - 808 - 809 | 2025-09-22 | 2025-10-20 | 28 | 7.5 | 11.1 | 148 |  | 10.8 | 3 | 148
23472 - TERRA (MANAZANA 4) | M-118 | No especificado | Mamposteria torre 1 - eje A entre 1 al 19 apt 804 - 805 - 806 - 807 - 808 - 809 | 2025-09-22 | 2025-10-20 | 28 | 7.5 | 10.9 | 145.3 |  | 10.8 | 3 | 145.333
23472 - TERRA (MANAZANA 4) | M-118 | No especificado | Mamposteria torre 1 - eje A entre 1 al 19 apt 804 - 805 - 806 - 807 - 808 - 809 | 2025-09-22 | 2025-10-20 | 28 | 7.5 | 10.4 | 138.7 |  | 10.8 | 3 | 138.667
23472 - TERRA (MANAZANA 4) | M - 117 | No especificado | Mampostería torre 1 eje J entre 1 al 19 Apt. 701 - 702 -703 - 710 - 711 - 712. | 2025-09-15 | 2025-10-13 | 28 | 7.5 | 10.5 | 140 |  | 10.5 | 3 | 140
23472 - TERRA (MANAZANA 4) | M - 117 | No especificado | Mampostería torre 1 eje J entre 1 al 19 Apt. 701 - 702 -703 - 710 - 711 - 712. | 2025-09-15 | 2025-10-13 | 28 | 7.5 | 10.7 | 142.7 |  | 10.5 | 3 | 142.667
23472 - TERRA (MANAZANA 4) | M - 117 | No especificado | Mampostería torre 1 eje J entre 1 al 19 Apt. 701 - 702 -703 - 710 - 711 - 712. | 2025-09-15 | 2025-10-13 | 28 | 7.5 | 10.3 | 137.3 |  | 10.5 | 3 | 137.333
23472 - TERRA (MANAZANA 4) | M - 116 | No especificado | Mampostería torre 1 eje A entre 1 al 19 Apt.704, 705, 706, 707, 708, 709. | 2025-09-15 | 2025-10-13 | 28 | 7.5 | 10.2 | 136 |  | 10 | 3 | 136
23472 - TERRA (MANAZANA 4) | M - 116 | No especificado | Mampostería torre 1 eje A entre 1 al 19 Apt.704, 705, 706, 707, 708, 709. | 2025-09-15 | 2025-10-13 | 28 | 7.5 | 9.7 | 129.3 |  | 10 | 3 | 129.333
23472 - TERRA (MANAZANA 4) | M - 116 | No especificado | Mampostería torre 1 eje A entre 1 al 19 Apt.704, 705, 706, 707, 708, 709. | 2025-09-15 | 2025-10-13 | 28 | 7.5 | 10.1 | 134.7 |  | 10 | 3 | 134.667
23472 - TERRA (MANAZANA 4) | M - 115 | No especificado | Mampostería torre 1 eje J entre 1 al 19 Apt. 601, 602, 603, 610, 611, 612. | 2025-09-15 | 2025-10-13 | 28 | 7.5 | 10.6 | 141.3 |  | 10.533 | 3 | 141.333
23472 - TERRA (MANAZANA 4) | M - 115 | No especificado | Mampostería torre 1 eje J entre 1 al 19 Apt. 601, 602, 603, 610, 611, 612. | 2025-09-15 | 2025-10-13 | 28 | 7.5 | 10.8 | 144 |  | 10.533 | 3 | 144
23472 - TERRA (MANAZANA 4) | M - 115 | No especificado | Mampostería torre 1 eje J entre 1 al 19 Apt. 601, 602, 603, 610, 611, 612. | 2025-09-15 | 2025-10-13 | 28 | 7.5 | 10.2 | 136 |  | 10.533 | 3 | 136
23472 - TERRA (MANAZANA 4) | M - 114 | No especificado | Mampostería torre 1 eje A entre 1 al 19 Apt.604, 605, 606, 607, 608, 609. | 2025-09-15 | 2025-10-13 | 28 | 7.5 | 11.6 | 154.7 |  | 11.233 | 3 | 154.667
23472 - TERRA (MANAZANA 4) | M - 114 | No especificado | Mampostería torre 1 eje A entre 1 al 19 Apt.604, 605, 606, 607, 608, 609. | 2025-09-15 | 2025-10-13 | 28 | 7.5 | 11 | 146.7 |  | 11.233 | 3 | 146.667
23472 - TERRA (MANAZANA 4) | M - 114 | No especificado | Mampostería torre 1 eje A entre 1 al 19 Apt.604, 605, 606, 607, 608, 609. | 2025-09-15 | 2025-10-13 | 28 | 7.5 | 11.1 | 148 |  | 11.233 | 3 | 148
23472 - TERRA (MANAZANA 4) | M-113 | No especificado | Mamposteria torre 1 eje J entre 1 al 19 apt 501-502-503-510-511-512 | 2025-09-11 | 2025-10-09 | 28 | 7.5 | 13.8 | 184 |  | 13.5 | 3 | 184
23472 - TERRA (MANAZANA 4) | M-113 | No especificado | Mamposteria torre 1 eje J entre 1 al 19 apt 501-502-503-510-511-512 | 2025-09-11 | 2025-10-09 | 28 | 7.5 | 13.5 | 180 |  | 13.5 | 3 | 180
23472 - TERRA (MANAZANA 4) | M-113 | No especificado | Mamposteria torre 1 eje J entre 1 al 19 apt 501-502-503-510-511-512 | 2025-09-11 | 2025-10-09 | 28 | 7.5 | 13.2 | 176 |  | 13.5 | 3 | 176
23472 - TERRA (MANAZANA 4) | M-112 | No especificado | Mamposteria torre 1 eje A entre 1 al 19 apt 504-505-506-507-508-509 | 2025-09-11 | 2025-10-09 | 28 | 7.5 | 9.4 | 125.3 |  | 9.267 | 3 | 125.333
23472 - TERRA (MANAZANA 4) | M-112 | No especificado | Mamposteria torre 1 eje A entre 1 al 19 apt 504-505-506-507-508-509 | 2025-09-11 | 2025-10-09 | 28 | 7.5 | 9.3 | 124 |  | 9.267 | 3 | 124
23472 - TERRA (MANAZANA 4) | M-112 | No especificado | Mamposteria torre 1 eje A entre 1 al 19 apt 504-505-506-507-508-509 | 2025-09-11 | 2025-10-09 | 28 | 7.5 | 9.1 | 121.3 |  | 9.267 | 3 | 121.333
23472 - TERRA (MANAZANA 4) | M-111 | No especificado | Mamposteria torre 1 eje J entre 1 al 19 apt 401-402-403-410-411-412 | 2025-09-11 | 2025-10-09 | 28 | 7.5 | 13 | 173.3 |  | 12.8 | 3 | 173.333
23472 - TERRA (MANAZANA 4) | M-111 | No especificado | Mamposteria torre 1 eje J entre 1 al 19 apt 401-402-403-410-411-412 | 2025-09-11 | 2025-10-09 | 28 | 7.5 | 12.9 | 172 |  | 12.8 | 3 | 172
23472 - TERRA (MANAZANA 4) | M-111 | No especificado | Mamposteria torre 1 eje J entre 1 al 19 apt 401-402-403-410-411-412 | 2025-09-11 | 2025-10-09 | 28 | 7.5 | 12.5 | 166.7 |  | 12.8 | 3 | 166.667
23472 - TERRA (MANAZANA 4) | M-110 | No especificado | Mamposteria torre 1 eje A entre 1 al 19 apt 404,405,406,407,408,409 y muretes piso 1 al 5 | 2025-09-11 | 2025-10-09 | 28 | 7.5 | 11.5 | 153.3 |  | 11.2 | 3 | 153.333
23472 - TERRA (MANAZANA 4) | M-110 | No especificado | Mamposteria torre 1 eje A entre 1 al 19 apt 404,405,406,407,408,409 y muretes piso 1 al 5 | 2025-09-11 | 2025-10-09 | 28 | 7.5 | 11.2 | 149.3 |  | 11.2 | 3 | 149.333
23472 - TERRA (MANAZANA 4) | M-110 | No especificado | Mamposteria torre 1 eje A entre 1 al 19 apt 404,405,406,407,408,409 y muretes piso 1 al 5 | 2025-09-11 | 2025-10-09 | 28 | 7.5 | 10.9 | 145.3 |  | 11.2 | 3 | 145.333
23472 - TERRA (MANAZANA 4) | M - 100 | No especificado | Mampostería Torre 2 eje 1 al 23 entre A y J Apt 2101, 2102, 2103, 2104, 2105, 2106, 2107, 2108, 2109, 2110, 2111, 2112 | 2025-08-20 | 2025-09-17 | 28 | 7.5 | 7.5 | 100 |  | 7.867 | 3 | 100
23472 - TERRA (MANAZANA 4) | M - 100 | No especificado | Mampostería Torre 2 eje 1 al 23 entre A y J Apt 2101, 2102, 2103, 2104, 2105, 2106, 2107, 2108, 2109, 2110, 2111, 2112 | 2025-08-20 | 2025-09-17 | 28 | 7.5 | 8 | 106.7 |  | 7.867 | 3 | 106.667
23472 - TERRA (MANAZANA 4) | M - 100 | No especificado | Mampostería Torre 2 eje 1 al 23 entre A y J Apt 2101, 2102, 2103, 2104, 2105, 2106, 2107, 2108, 2109, 2110, 2111, 2112 | 2025-08-20 | 2025-09-17 | 28 | 7.5 | 8.1 | 108 |  | 7.867 | 3 | 108
23472 - TERRA (MANAZANA 4) | M - 99 | No especificado | Mampostería Torre 2 eje 1 al 23 entre A y J Apt 2001, 2002, 2003, 2004, 2005, 2006, 2007, 2008, 2009, 2010, 2011, 2012 | 2025-08-20 | 2025-09-17 | 28 | 7.5 | 9.5 | 126.7 |  | 9.467 | 3 | 126.667
23472 - TERRA (MANAZANA 4) | M - 99 | No especificado | Mampostería Torre 2 eje 1 al 23 entre A y J Apt 2001, 2002, 2003, 2004, 2005, 2006, 2007, 2008, 2009, 2010, 2011, 2012 | 2025-08-20 | 2025-09-17 | 28 | 7.5 | 9.6 | 128 |  | 9.467 | 3 | 128
23472 - TERRA (MANAZANA 4) | M - 99 | No especificado | Mampostería Torre 2 eje 1 al 23 entre A y J Apt 2001, 2002, 2003, 2004, 2005, 2006, 2007, 2008, 2009, 2010, 2011, 2012 | 2025-08-20 | 2025-09-17 | 28 | 7.5 | 9.3 | 124 |  | 9.467 | 3 | 124
23472 - TERRA (MANAZANA 4) | M - 98 | No especificado | Mampostería Torre 2 eje 1 al 23 entre A y J Apt 1901 , 1902, 1903, 1904, 1905, 1906, 1907, 1908, 1909, 1910, 1911, 1912 | 2025-08-20 | 2025-09-17 | 28 | 7.5 | 9.8 | 130.7 |  | 9.433 | 3 | 130.667
23472 - TERRA (MANAZANA 4) | M - 98 | No especificado | Mampostería Torre 2 eje 1 al 23 entre A y J Apt 1901 , 1902, 1903, 1904, 1905, 1906, 1907, 1908, 1909, 1910, 1911, 1912 | 2025-08-20 | 2025-09-17 | 28 | 7.5 | 9.4 | 125.3 |  | 9.433 | 3 | 125.333
23472 - TERRA (MANAZANA 4) | M - 98 | No especificado | Mampostería Torre 2 eje 1 al 23 entre A y J Apt 1901 , 1902, 1903, 1904, 1905, 1906, 1907, 1908, 1909, 1910, 1911, 1912 | 2025-08-20 | 2025-09-17 | 28 | 7.5 | 9.1 | 121.3 |  | 9.433 | 3 | 121.333
23472 - TERRA (MANAZANA 4) | M - 101 | No especificado | Mampostería Torre 2 eje 1 al 23 entre A y J Apt 2201, 2202, 2203, 2204, 2205, 2206, 2207, 2208, 2209, 2210, 2211, 2212 | 2025-08-20 | 2025-09-17 | 28 | 7.5 | 8.2 | 109.3 |  | 8.1 | 3 | 109.333
23472 - TERRA (MANAZANA 4) | M - 101 | No especificado | Mampostería Torre 2 eje 1 al 23 entre A y J Apt 2201, 2202, 2203, 2204, 2205, 2206, 2207, 2208, 2209, 2210, 2211, 2212 | 2025-08-20 | 2025-09-17 | 28 | 7.5 | 8.3 | 110.7 |  | 8.1 | 3 | 110.667
23472 - TERRA (MANAZANA 4) | M - 101 | No especificado | Mampostería Torre 2 eje 1 al 23 entre A y J Apt 2201, 2202, 2203, 2204, 2205, 2206, 2207, 2208, 2209, 2210, 2211, 2212 | 2025-08-20 | 2025-09-17 | 28 | 7.5 | 7.8 | 104 |  | 8.1 | 3 | 104
23472 - TERRA (MANAZANA 4) | M - 97 | No especificado | Muestra de mortero pega tequendama | 2025-08-16 | 2025-09-13 | 28 | 7.5 | 12.9 | 172 |  | 12.9 | 3 | 172
23472 - TERRA (MANAZANA 4) | M - 97 | No especificado | Muestra de mortero pega tequendama | 2025-08-16 | 2025-09-13 | 28 | 7.5 | 12.8 | 170.7 |  | 12.9 | 3 | 170.667
23472 - TERRA (MANAZANA 4) | M - 97 | No especificado | Muestra de mortero pega tequendama | 2025-08-16 | 2025-09-13 | 28 | 7.5 | 13 | 173.3 |  | 12.9 | 3 | 173.333
23472 - TERRA (MANAZANA 4) | M - 83 | No especificado | Mampostería Torre 3 eje J entre 1 al 23 Apt 2701, 2702, 2703 , 2710, 2711, 2712 | 2025-07-16 | 2025-08-13 | 28 | 7.5 | 8.6 | 114.7 |  | 8.5 | 3 | 114.667
23472 - TERRA (MANAZANA 4) | M - 83 | No especificado | Mampostería Torre 3 eje J entre 1 al 23 Apt 2701, 2702, 2703 , 2710, 2711, 2712 | 2025-07-16 | 2025-08-13 | 28 | 7.5 | 8.4 | 112 |  | 8.5 | 3 | 112
23472 - TERRA (MANAZANA 4) | M - 83 | No especificado | Mampostería Torre 3 eje J entre 1 al 23 Apt 2701, 2702, 2703 , 2710, 2711, 2712 | 2025-07-16 | 2025-08-13 | 28 | 7.5 | 8.5 | 113.3 |  | 8.5 | 3 | 113.333
23472 - TERRA (MANAZANA 4) | M - 82 | No especificado | Mampostería Torre 3 eje A entre 1 al 23 Apt 2604, 2605, 2606, 2607, 2608, 2609 | 2025-07-16 | 2025-08-13 | 28 | 7.5 | 11.4 | 152 |  | 11.7 | 3 | 152
23472 - TERRA (MANAZANA 4) | M - 82 | No especificado | Mampostería Torre 3 eje A entre 1 al 23 Apt 2604, 2605, 2606, 2607, 2608, 2609 | 2025-07-16 | 2025-08-13 | 28 | 7.5 | 11.8 | 157.3 |  | 11.7 | 3 | 157.333
23472 - TERRA (MANAZANA 4) | M - 82 | No especificado | Mampostería Torre 3 eje A entre 1 al 23 Apt 2604, 2605, 2606, 2607, 2608, 2609 | 2025-07-16 | 2025-08-13 | 28 | 7.5 | 11.9 | 158.7 |  | 11.7 | 3 | 158.667
23472 - TERRA (MANAZANA 4) | M-93 | No especificado | Mampostería torre 2 eje 1 al 23 entre A-J apt 1601,1602,1603,1604,1605,1606,1607,1608,1609,1610,1611,1612 | 2025-08-06 | 2025-09-03 | 28 | 7.5 | 7.5 | 100 |  | 7.667 | 3 | 100
23472 - TERRA (MANAZANA 4) | M-93 | No especificado | Mampostería torre 2 eje 1 al 23 entre A-J apt 1601,1602,1603,1604,1605,1606,1607,1608,1609,1610,1611,1612 | 2025-08-06 | 2025-09-03 | 28 | 7.5 | 7.7 | 102.7 |  | 7.667 | 3 | 102.667
23472 - TERRA (MANAZANA 4) | M-93 | No especificado | Mampostería torre 2 eje 1 al 23 entre A-J apt 1601,1602,1603,1604,1605,1606,1607,1608,1609,1610,1611,1612 | 2025-08-06 | 2025-09-03 | 28 | 7.5 | 7.8 | 104 |  | 7.667 | 3 | 104
23472 - TERRA (MANAZANA 4) | M-92 | No especificado | Mampostería torre 2 eje 1 al 23 entre A-J apt 1504,1505,1506,1507,1508,1509,1510,1511,151,1501,1502,1503 y muretes torre 3 piso 24 al 28 | 2025-08-06 | 2025-09-03 | 28 | 7.5 | 10.4 | 138.7 |  | 10.033 | 3 | 138.667
23472 - TERRA (MANAZANA 4) | M-92 | No especificado | Mampostería torre 2 eje 1 al 23 entre A-J apt 1504,1505,1506,1507,1508,1509,1510,1511,151,1501,1502,1503 y muretes torre 3 piso 24 al 28 | 2025-08-06 | 2025-09-03 | 28 | 7.5 | 10 | 133.3 |  | 10.033 | 3 | 133.333
23472 - TERRA (MANAZANA 4) | M-92 | No especificado | Mampostería torre 2 eje 1 al 23 entre A-J apt 1504,1505,1506,1507,1508,1509,1510,1511,151,1501,1502,1503 y muretes torre 3 piso 24 al 28 | 2025-08-06 | 2025-09-03 | 28 | 7.5 | 9.7 | 129.3 |  | 10.033 | 3 | 129.333
23472 - TERRA (MANAZANA 4) | M-95 | No especificado | Mampostería torre 2 eje 1 al 23 entre A-J apt 1801,1802,1803,1804,1805,1806,1807,1808,1809,1810,1811,1812 | 2025-08-06 | 2025-09-03 | 28 | 7.5 | 9.4 | 125.3 |  | 9.4 | 3 | 125.333
23472 - TERRA (MANAZANA 4) | M-95 | No especificado | Mampostería torre 2 eje 1 al 23 entre A-J apt 1801,1802,1803,1804,1805,1806,1807,1808,1809,1810,1811,1812 | 2025-08-06 | 2025-09-03 | 28 | 7.5 | 9.6 | 128 |  | 9.4 | 3 | 128
23472 - TERRA (MANAZANA 4) | M-95 | No especificado | Mampostería torre 2 eje 1 al 23 entre A-J apt 1801,1802,1803,1804,1805,1806,1807,1808,1809,1810,1811,1812 | 2025-08-06 | 2025-09-03 | 28 | 7.5 | 9.2 | 122.7 |  | 9.4 | 3 | 122.667
23472 - TERRA (MANAZANA 4) | M-94 | No especificado | Mampostería torre 2 eje 1 al 23 entre A-J apt 1701, 1702, 1703,1704,1705,1706,1707,1708,1709,1710,1711,1712 y muretes piso 20 al piso 24 | 2025-08-06 | 2025-09-03 | 28 | 7.5 | 8.7 | 116 |  | 8.567 | 3 | 116
23472 - TERRA (MANAZANA 4) | M-94 | No especificado | Mampostería torre 2 eje 1 al 23 entre A-J apt 1701, 1702, 1703,1704,1705,1706,1707,1708,1709,1710,1711,1712 y muretes piso 20 al piso 24 | 2025-08-06 | 2025-09-03 | 28 | 7.5 | 8.4 | 112 |  | 8.567 | 3 | 112
23472 - TERRA (MANAZANA 4) | M-94 | No especificado | Mampostería torre 2 eje 1 al 23 entre A-J apt 1701, 1702, 1703,1704,1705,1706,1707,1708,1709,1710,1711,1712 y muretes piso 20 al piso 24 | 2025-08-06 | 2025-09-03 | 28 | 7.5 | 8.6 | 114.7 |  | 8.567 | 3 | 114.667
23472 - TERRA (MANAZANA 4) | M-91 | No especificado | Mampostería torre 1 eje J entre 1 al 19 apto 301, 302, 303, 310, 311 y depósito | 2025-07-29 | 2025-08-26 | 28 | 7.5 | 12.2 | 162.7 |  | 11.833 | 3 | 162.667
23472 - TERRA (MANAZANA 4) | M-91 | No especificado | Mampostería torre 1 eje J entre 1 al 19 apto 301, 302, 303, 310, 311 y depósito | 2025-07-29 | 2025-08-26 | 28 | 7.5 | 11.6 | 154.7 |  | 11.833 | 3 | 154.667
23472 - TERRA (MANAZANA 4) | M-91 | No especificado | Mampostería torre 1 eje J entre 1 al 19 apto 301, 302, 303, 310, 311 y depósito | 2025-07-29 | 2025-08-26 | 28 | 7.5 | 11.7 | 156 |  | 11.833 | 3 | 156
23472 - TERRA (MANAZANA 4) | M-90 | No especificado | Mampostería torre 1 eje A entre 1 al 19 apto 304, 305, 306, 307, 308, 309 | 2025-07-29 | 2025-08-26 | 28 | 7.5 | 11.3 | 150.7 |  | 11.267 | 3 | 150.667
23472 - TERRA (MANAZANA 4) | M-90 | No especificado | Mampostería torre 1 eje A entre 1 al 19 apto 304, 305, 306, 307, 308, 309 | 2025-07-29 | 2025-08-26 | 28 | 7.5 | 11.5 | 153.3 |  | 11.267 | 3 | 153.333
23472 - TERRA (MANAZANA 4) | M-90 | No especificado | Mampostería torre 1 eje A entre 1 al 19 apto 304, 305, 306, 307, 308, 309 | 2025-07-29 | 2025-08-26 | 28 | 7.5 | 11 | 146.7 |  | 11.267 | 3 | 146.667
23472 - TERRA (MANAZANA 4) | M-89 | No especificado | Mampostería torre 1 eje J entre 1 al 19 apto 201, 202, 203 salones de juegos | 2025-07-29 | 2025-08-26 | 28 | 7.5 | 11.9 | 158.7 |  | 11.533 | 3 | 158.667
23472 - TERRA (MANAZANA 4) | M-89 | No especificado | Mampostería torre 1 eje J entre 1 al 19 apto 201, 202, 203 salones de juegos | 2025-07-29 | 2025-08-26 | 28 | 7.5 | 11.4 | 152 |  | 11.533 | 3 | 152
23472 - TERRA (MANAZANA 4) | M-89 | No especificado | Mampostería torre 1 eje J entre 1 al 19 apto 201, 202, 203 salones de juegos | 2025-07-29 | 2025-08-26 | 28 | 7.5 | 11.3 | 150.7 |  | 11.533 | 3 | 150.667
23472 - TERRA (MANAZANA 4) | M-88 | No especificado | Mampostería torre 1 eje A entre 1 al 19 apto 204, 205, 206, 207, 208, 209 | 2025-07-29 | 2025-08-26 | 28 | 7.5 | 12.2 | 162.7 |  | 11.833 | 3 | 162.667
23472 - TERRA (MANAZANA 4) | M-88 | No especificado | Mampostería torre 1 eje A entre 1 al 19 apto 204, 205, 206, 207, 208, 209 | 2025-07-29 | 2025-08-26 | 28 | 7.5 | 11.9 | 158.7 |  | 11.833 | 3 | 158.667
23472 - TERRA (MANAZANA 4) | M-88 | No especificado | Mampostería torre 1 eje A entre 1 al 19 apto 204, 205, 206, 207, 208, 209 | 2025-07-29 | 2025-08-26 | 28 | 7.5 | 11.4 | 152 |  | 11.833 | 3 | 152
23472 - TERRA (MANAZANA 4) | M - 87 | No especificado | Salón comunal mampostería eje 2 al 6 entre A - C subestación y cuarto de máquinas y mampostería muros rampa vehicular | 2025-07-22 | 2025-08-19 | 28 | 7.5 | 5.8 | 77.3 | MURO | 6.033 | 3 | 77.333
23472 - TERRA (MANAZANA 4) | M - 87 | No especificado | Salón comunal mampostería eje 2 al 6 entre A - C subestación y cuarto de máquinas y mampostería muros rampa vehicular | 2025-07-22 | 2025-08-19 | 28 | 7.5 | 6.1 | 81.3 | MURO | 6.033 | 3 | 81.333
23472 - TERRA (MANAZANA 4) | M - 87 | No especificado | Salón comunal mampostería eje 2 al 6 entre A - C subestación y cuarto de máquinas y mampostería muros rampa vehicular | 2025-07-22 | 2025-08-19 | 28 | 7.5 | 6.2 | 82.7 | MURO | 6.033 | 3 | 82.667
23472 - TERRA (MANAZANA 4) | M - 86 | No especificado | Mampostería torre 3 eje A entre 1 al 23 apt 2804, 2805, 2806, 2807, 2808, 2809 | 2025-07-22 | 2025-08-19 | 28 | 7.5 | 7.9 | 105.3 |  | 7.967 | 3 | 105.333
23472 - TERRA (MANAZANA 4) | M - 86 | No especificado | Mampostería torre 3 eje A entre 1 al 23 apt 2804, 2805, 2806, 2807, 2808, 2809 | 2025-07-22 | 2025-08-19 | 28 | 7.5 | 7.7 | 102.7 |  | 7.967 | 3 | 102.667
23472 - TERRA (MANAZANA 4) | M - 86 | No especificado | Mampostería torre 3 eje A entre 1 al 23 apt 2804, 2805, 2806, 2807, 2808, 2809 | 2025-07-22 | 2025-08-19 | 28 | 7.5 | 8.3 | 110.7 |  | 7.967 | 3 | 110.667
23472 - TERRA (MANAZANA 4) | M - 85 | No especificado | Mampostería torre 3 eje J entre 1 al 23 apt 2801, 2802, 2803, 2810, 2811, 2812 | 2025-07-22 | 2025-08-19 | 28 | 7.5 | 7.9 | 105.3 |  | 7.8 | 3 | 105.333
23472 - TERRA (MANAZANA 4) | M - 85 | No especificado | Mampostería torre 3 eje J entre 1 al 23 apt 2801, 2802, 2803, 2810, 2811, 2812 | 2025-07-22 | 2025-08-19 | 28 | 7.5 | 7.9 | 105.3 |  | 7.8 | 3 | 105.333
23472 - TERRA (MANAZANA 4) | M - 85 | No especificado | Mampostería torre 3 eje J entre 1 al 23 apt 2801, 2802, 2803, 2810, 2811, 2812 | 2025-07-22 | 2025-08-19 | 28 | 7.5 | 7.6 | 101.3 |  | 7.8 | 3 | 101.333
23472 - TERRA (MANAZANA 4) | M - 84 | No especificado | Mampostería torre 3 eje A entre 1 al 23 apt 2704, 2705, 2706, 2707, 2708, 2709 | 2025-07-22 | 2025-08-19 | 28 | 7.5 | 6.9 | 92 |  | 6.633 | 3 | 92
23472 - TERRA (MANAZANA 4) | M - 84 | No especificado | Mampostería torre 3 eje A entre 1 al 23 apt 2704, 2705, 2706, 2707, 2708, 2709 | 2025-07-22 | 2025-08-19 | 28 | 7.5 | 6.6 | 88 |  | 6.633 | 3 | 88
23472 - TERRA (MANAZANA 4) | M - 84 | No especificado | Mampostería torre 3 eje A entre 1 al 23 apt 2704, 2705, 2706, 2707, 2708, 2709 | 2025-07-22 | 2025-08-19 | 28 | 7.5 | 6.4 | 85.3 |  | 6.633 | 3 | 85.333
23472 - TERRA (MANAZANA 4) | M - 81 | No especificado | Mampostería Torre 3 eje J entre 1 al 23 Apt 2601 , 2602 , 2603, 2610, 2611, 2612 | 2025-07-16 | 2025-08-13 | 28 | 7.5 | 15.6 | 208 |  | 15.633 | 3 | 208
23472 - TERRA (MANAZANA 4) | M - 81 | No especificado | Mampostería Torre 3 eje J entre 1 al 23 Apt 2601 , 2602 , 2603, 2610, 2611, 2612 | 2025-07-16 | 2025-08-13 | 28 | 7.5 | 15.5 | 206.7 |  | 15.633 | 3 | 206.667
23472 - TERRA (MANAZANA 4) | M - 81 | No especificado | Mampostería Torre 3 eje J entre 1 al 23 Apt 2601 , 2602 , 2603, 2610, 2611, 2612 | 2025-07-16 | 2025-08-13 | 28 | 7.5 | 15.8 | 210.7 |  | 15.633 | 3 | 210.667
23472 - TERRA (MANAZANA 4) | M - 80 | No especificado | Mampostería Torre 3 eje A entre 1 al 23 Apt 2504, 2505, 2506, 2507, 2508, 2509 | 2025-07-16 | 2025-08-13 | 28 | 7.5 | 16.3 | 217.3 |  | 16.267 | 3 | 217.333
23472 - TERRA (MANAZANA 4) | M - 80 | No especificado | Mampostería Torre 3 eje A entre 1 al 23 Apt 2504, 2505, 2506, 2507, 2508, 2509 | 2025-07-16 | 2025-08-13 | 28 | 7.5 | 16.1 | 214.7 |  | 16.267 | 3 | 214.667
23472 - TERRA (MANAZANA 4) | M - 80 | No especificado | Mampostería Torre 3 eje A entre 1 al 23 Apt 2504, 2505, 2506, 2507, 2508, 2509 | 2025-07-16 | 2025-08-13 | 28 | 7.5 | 16.4 | 218.7 |  | 16.267 | 3 | 218.667
23472 - TERRA (MANAZANA 4) | M - 79 | Mortero pega Cemex | Mampostería torre 3 eje J entre 1 al 23 apt 2501, 2502, 2503, 2510, 2511, 2512 y muretes torre 2 piso 15 al 20 | 2025-07-14 | 2025-08-11 | 28 | 7.5 | 8.3 | 110.7 |  | 8.3 | 3 | 110.667
23472 - TERRA (MANAZANA 4) | M - 79 | Mortero pega Cemex | Mampostería torre 3 eje J entre 1 al 23 apt 2501, 2502, 2503, 2510, 2511, 2512 y muretes torre 2 piso 15 al 20 | 2025-07-14 | 2025-08-11 | 28 | 7.5 | 8.1 | 108 |  | 8.3 | 3 | 108
23472 - TERRA (MANAZANA 4) | M - 79 | Mortero pega Cemex | Mampostería torre 3 eje J entre 1 al 23 apt 2501, 2502, 2503, 2510, 2511, 2512 y muretes torre 2 piso 15 al 20 | 2025-07-14 | 2025-08-11 | 28 | 7.5 | 8.5 | 113.3 |  | 8.3 | 3 | 113.333
23472 - TERRA (MANAZANA 4) | M - 78 | Mortero pega cemex | Mampostería torre 3 eje A entre 1 al 23 apt 2404, 2405, 2406, 2407, 2408, 2409 y fachada costado oriental piso 28 y muretes piso 20 al 24 | 2025-07-14 | 2025-08-11 | 28 | 7.5 | 9.1 | 121.3 |  | 8.9 | 3 | 121.333
23472 - TERRA (MANAZANA 4) | M - 78 | Mortero pega cemex | Mampostería torre 3 eje A entre 1 al 23 apt 2404, 2405, 2406, 2407, 2408, 2409 y fachada costado oriental piso 28 y muretes piso 20 al 24 | 2025-07-14 | 2025-08-11 | 28 | 7.5 | 8.9 | 118.7 |  | 8.9 | 3 | 118.667
23472 - TERRA (MANAZANA 4) | M - 78 | Mortero pega cemex | Mampostería torre 3 eje A entre 1 al 23 apt 2404, 2405, 2406, 2407, 2408, 2409 y fachada costado oriental piso 28 y muretes piso 20 al 24 | 2025-07-14 | 2025-08-11 | 28 | 7.5 | 8.7 | 116 |  | 8.9 | 3 | 116
23472 - TERRA (MANAZANA 4) | M - 77 | Pega pañete 100 G - 10 Holcim | Mampostería torre 1 eje J entre 1 al 19 apt 101,104, cuarto técnico, depósitos, cocina y baños, persona de vigilancia, correspondencia equipamiento y futuro comercio | 2025-07-14 | 2025-08-11 | 28 | 7.5 | 12.7 | 169.3 |  | 12.467 | 3 | 169.333
23472 - TERRA (MANAZANA 4) | M - 77 | Pega pañete 100 G - 10 Holcim | Mampostería torre 1 eje J entre 1 al 19 apt 101,104, cuarto técnico, depósitos, cocina y baños, persona de vigilancia, correspondencia equipamiento y futuro comercio | 2025-07-14 | 2025-08-11 | 28 | 7.5 | 12.4 | 165.3 |  | 12.467 | 3 | 165.333
23472 - TERRA (MANAZANA 4) | M - 77 | Pega pañete 100 G - 10 Holcim | Mampostería torre 1 eje J entre 1 al 19 apt 101,104, cuarto técnico, depósitos, cocina y baños, persona de vigilancia, correspondencia equipamiento y futuro comercio | 2025-07-14 | 2025-08-11 | 28 | 7.5 | 12.3 | 164 |  | 12.467 | 3 | 164
23472 - TERRA (MANAZANA 4) | M - 76 | Pega pañete 100 G - 10 Holcim | Mampostería torre 1 eje A entre 1 al 19 apt 102, 103, 105, 106, 107, cuarto de basuras | 2025-07-14 | 2025-08-11 | 28 | 7.5 | 12.5 | 166.7 |  | 12.333 | 3 | 166.667
23472 - TERRA (MANAZANA 4) | M - 76 | Pega pañete 100 G - 10 Holcim | Mampostería torre 1 eje A entre 1 al 19 apt 102, 103, 105, 106, 107, cuarto de basuras | 2025-07-14 | 2025-08-11 | 28 | 7.5 | 12.4 | 165.3 |  | 12.333 | 3 | 165.333
23472 - TERRA (MANAZANA 4) | M - 76 | Pega pañete 100 G - 10 Holcim | Mampostería torre 1 eje A entre 1 al 19 apt 102, 103, 105, 106, 107, cuarto de basuras | 2025-07-14 | 2025-08-11 | 28 | 7.5 | 12.1 | 161.3 |  | 12.333 | 3 | 161.333
23472 - TERRA (MANAZANA 4) | M - 83 | No especificado | Mampostería Torre 3 eje J entre 1 al 23 Apt 2701, 2702, 2703 , 2710, 2711, 2712 | 2025-07-16 | 2025-08-12 | 27 | 7.5 | 6.5 | 86.7 |  | 6.65 | 2 | 86.667
23472 - TERRA (MANAZANA 4) | M - 83 | No especificado | Mampostería Torre 3 eje J entre 1 al 23 Apt 2701, 2702, 2703 , 2710, 2711, 2712 | 2025-07-16 | 2025-08-12 | 27 | 7.5 | 6.8 | 90.7 |  | 6.65 | 2 | 90.667
23472 - TERRA (MANAZANA 4) | M - 82 | No especificado | Mampostería Torre 3 eje A entre 1 al 23 Apt 2604, 2605, 2606, 2607, 2608, 2609 | 2025-07-16 | 2025-08-12 | 27 | 7.5 | 9.4 | 125.3 |  | 9.05 | 2 | 125.333
23472 - TERRA (MANAZANA 4) | M - 82 | No especificado | Mampostería Torre 3 eje A entre 1 al 23 Apt 2604, 2605, 2606, 2607, 2608, 2609 | 2025-07-16 | 2025-08-12 | 27 | 7.5 | 8.7 | 116 |  | 9.05 | 2 | 116
23472 - TERRA (MANAZANA 4) | M - 1373 | Outinord IND 1 / 2" | Vigas de acople torre 1 eje 6 entre 7 al 13 | 2025-12-01 | 2025-12-15 | 14 | 41.4 | 48.3 | 116.7 |  | 47.65 | 2 | 116.667
23472 - TERRA (MANAZANA 4) | M - 1373 | Outinord IND 1 / 2" | Vigas de acople torre 1 eje 6 entre 7 al 13 | 2025-12-01 | 2025-12-15 | 14 | 41.4 | 47 | 113.5 |  | 47.65 | 2 | 113.527
23472 - TERRA (MANAZANA 4) | M - 1370 | Outinord IND 1 / 2 " | Vigas de acople cubierta torre 1 y muros M - 28 ( 2 ) M - 32 M - 15 ( 2 ) M - 18 ( 2 ) eje D entre 7 al 13 muros foso ascensor | 2025-11-28 | 2025-12-12 | 14 | 41.4 | 55.2 | 133.3 | MURO | 55.5 | 2 | 133.333
23472 - TERRA (MANAZANA 4) | M - 1370 | Outinord IND 1 / 2 " | Vigas de acople cubierta torre 1 y muros M - 28 ( 2 ) M - 32 M - 15 ( 2 ) M - 18 ( 2 ) eje D entre 7 al 13 muros foso ascensor | 2025-11-28 | 2025-12-12 | 14 | 41.4 | 55.8 | 134.8 | MURO | 55.5 | 2 | 134.783
23472 - TERRA (MANAZANA 4) | M - 1403 | Tremie 1/2" | Menzula entre torres 2 y 3 | 2026-04-25 | 2026-05-09 | 14 | 34.5 | 32.4 | 93.9 |  | 32.6 | 2 | 93.913
23472 - TERRA (MANAZANA 4) | M - 1403 | Tremie 1/2" | Menzula entre torres 2 y 3 | 2026-04-25 | 2026-05-09 | 14 | 34.5 | 32.8 | 95.1 |  | 32.6 | 2 | 95.072
23472 - TERRA (MANAZANA 4) | M - 1176 | Outinord IND 1/2" | Muros torre 1 eje 1 al 5 entre F - J apt 1102, 1103 | 2025-07-19 | 2025-08-02 | 14 | 34.5 | 33.3 | 96.5 | MURO | 32.9 | 2 | 96.522
23472 - TERRA (MANAZANA 4) | M - 1176 | Outinord IND 1/2" | Muros torre 1 eje 1 al 5 entre F - J apt 1102, 1103 | 2025-07-19 | 2025-08-02 | 14 | 34.5 | 32.5 | 94.2 | MURO | 32.9 | 2 | 94.203
23472 - TERRA (MANAZANA 4) | M - 1174 | Outinord IND 1/2" | Muros torre 1 eje 1 al 5 entre A - E apt 1104, 1105 | 2025-07-18 | 2025-08-01 | 14 | 34.5 | 45.7 | 132.5 | MURO | 45.3 | 2 | 132.464
23472 - TERRA (MANAZANA 4) | M - 1174 | Outinord IND 1/2" | Muros torre 1 eje 1 al 5 entre A - E apt 1104, 1105 | 2025-07-18 | 2025-08-01 | 14 | 34.5 | 44.9 | 130.1 | MURO | 45.3 | 2 | 130.145
23472 - TERRA (MANAZANA 4) | M - 1169 | Outinord IND. 1/2" | Muros Torre 1 Eje 6 al 11 entre A - E Apt 1106, 1107 | 2025-07-16 | 2025-07-30 | 14 | 34.5 | 32.8 | 95.1 | MURO | 33 | 2 | 95.072
23472 - TERRA (MANAZANA 4) | M - 1169 | Outinord IND. 1/2" | Muros Torre 1 Eje 6 al 11 entre A - E Apt 1106, 1107 | 2025-07-16 | 2025-07-30 | 14 | 34.5 | 33.2 | 96.2 | MURO | 33 | 2 | 96.232
23472 - TERRA (MANAZANA 4) | M - 1172 | Outinord IND. 1/2" | Muros Torre 1 Eje 6 al 11 entre F - J Apt 1101, 1112 | 2025-07-17 | 2025-07-31 | 14 | 34.5 | 35.6 | 103.2 | MURO | 35.35 | 2 | 103.188
23472 - TERRA (MANAZANA 4) | M - 1172 | Outinord IND. 1/2" | Muros Torre 1 Eje 6 al 11 entre F - J Apt 1101, 1112 | 2025-07-17 | 2025-07-31 | 14 | 34.5 | 35.1 | 101.7 | MURO | 35.35 | 2 | 101.739
23472 - TERRA (MANAZANA 4) | M-1167 | Outinord IND ½" | Muros torre 1 eje 12 al 19 entre F- J apto 1110, 1111 | 2025-07-15 | 2025-07-29 | 14 | 34.5 | 36.3 | 105.2 | MURO | 36.25 | 2 | 105.217
23472 - TERRA (MANAZANA 4) | M-1167 | Outinord IND ½" | Muros torre 1 eje 12 al 19 entre F- J apto 1110, 1111 | 2025-07-15 | 2025-07-29 | 14 | 34.5 | 36.2 | 104.9 | MURO | 36.25 | 2 | 104.928
23472 - TERRA (MANAZANA 4) | M-1165 | Outinord IND ½" | Muros torre 1 eje 12 al 19 entre A - E apto 1108, 1109 | 2025-07-14 | 2025-07-28 | 14 | 34.5 | 35.3 | 102.3 | MURO | 35.45 | 2 | 102.319
23472 - TERRA (MANAZANA 4) | M-1165 | Outinord IND ½" | Muros torre 1 eje 12 al 19 entre A - E apto 1108, 1109 | 2025-07-14 | 2025-07-28 | 14 | 34.5 | 35.6 | 103.2 | MURO | 35.45 | 2 | 103.188
23472 - TERRA (MANAZANA 4) | M - 1160 | Outinord IND 1/2" | Muros Torre 1 eje 1 al 5 Entre A - E Apt 1004, 1005 | 2025-07-11 | 2025-07-25 | 14 | 34.5 | 38.9 | 112.8 | MURO | 39.05 | 2 | 112.754
23472 - TERRA (MANAZANA 4) | M - 1160 | Outinord IND 1/2" | Muros Torre 1 eje 1 al 5 Entre A - E Apt 1004, 1005 | 2025-07-11 | 2025-07-25 | 14 | 34.5 | 39.2 | 113.6 | MURO | 39.05 | 2 | 113.623
23472 - TERRA (MANAZANA 4) | M - 1162 | Outinord IND 1/2" | Muros Torre 1 eje 1 al 5 entre F - J Apt 1002, 1003 | 2025-07-12 | 2025-07-26 | 14 | 34.5 | 33.5 | 97.1 | MURO | 33.4 | 2 | 97.101
23472 - TERRA (MANAZANA 4) | M - 1162 | Outinord IND 1/2" | Muros Torre 1 eje 1 al 5 entre F - J Apt 1002, 1003 | 2025-07-12 | 2025-07-26 | 14 | 34.5 | 33.3 | 96.5 | MURO | 33.4 | 2 | 96.522
23472 - TERRA (MANAZANA 4) | M - 1156 | Outinord IND 1/2" | Muros torre 1, eje 6 al 11 entre A - E, Apt. 1006, 1007. | 2025-07-09 | 2025-07-23 | 14 | 34.5 | 37.4 | 108.4 | MURO | 37.3 | 2 | 108.406
23472 - TERRA (MANAZANA 4) | M - 1156 | Outinord IND 1/2" | Muros torre 1, eje 6 al 11 entre A - E, Apt. 1006, 1007. | 2025-07-09 | 2025-07-23 | 14 | 34.5 | 37.2 | 107.8 | MURO | 37.3 | 2 | 107.826
23472 - TERRA (MANAZANA 4) | M-1158 | Outinord IND ½" | Muros torre 1 eje 6 al 11 entre F - J apto 1001, 1012 | 2025-07-10 | 2025-07-24 | 14 | 34.5 | 36 | 104.3 | MURO | 36.15 | 2 | 104.348
23472 - TERRA (MANAZANA 4) | M-1158 | Outinord IND ½" | Muros torre 1 eje 6 al 11 entre F - J apto 1001, 1012 | 2025-07-10 | 2025-07-24 | 14 | 34.5 | 36.3 | 105.2 | MURO | 36.15 | 2 | 105.217
23472 - TERRA (MANAZANA 4) | M - 1148 | Outinord IND 1/2" | Muros Torre 1 Eje 12 al 19 Entre A - E Apt 1001 , 1002 | 2025-07-07 | 2025-07-21 | 14 | 34.5 | 42.2 | 122.3 | MURO | 42.35 | 2 | 122.319
23472 - TERRA (MANAZANA 4) | M - 1148 | Outinord IND 1/2" | Muros Torre 1 Eje 12 al 19 Entre A - E Apt 1001 , 1002 | 2025-07-07 | 2025-07-21 | 14 | 34.5 | 42.5 | 123.2 | MURO | 42.35 | 2 | 123.188
23472 - TERRA (MANAZANA 4) | M - 1152 | Outinord Ind 1/2" | Muros Torre 1 Eje 12 al 19 entre F - J Apt 1010, 1011 | 2025-07-08 | 2025-07-22 | 14 | 34.5 | 35.4 | 102.6 | MURO | 35.55 | 2 | 102.609
23472 - TERRA (MANAZANA 4) | M - 1152 | Outinord Ind 1/2" | Muros Torre 1 Eje 12 al 19 entre F - J Apt 1010, 1011 | 2025-07-08 | 2025-07-22 | 14 | 34.5 | 35.7 | 103.5 | MURO | 35.55 | 2 | 103.478
23472 - TERRA (MANAZANA 4) | M-1144 | Outinord IND ½" | Muros torre 1 eje 1 al 5 entre A-E apto 904, 905 | 2025-07-04 | 2025-07-18 | 14 | 34.5 | 41.6 | 120.6 | MURO | 41.8 | 2 | 120.58
23472 - TERRA (MANAZANA 4) | M-1144 | Outinord IND ½" | Muros torre 1 eje 1 al 5 entre A-E apto 904, 905 | 2025-07-04 | 2025-07-18 | 14 | 34.5 | 42 | 121.7 | MURO | 41.8 | 2 | 121.739
23472 - TERRA (MANAZANA 4) | M-1146 | Outinord IND 1/2" | Muros torre 1, eje 1 al 5. entre F - J, Apt. 902, 903. | 2025-07-05 | 2025-07-19 | 14 | 34.5 | 32 | 92.8 | MURO | 32.15 | 2 | 92.754
23472 - TERRA (MANAZANA 4) | M-1146 | Outinord IND 1/2" | Muros torre 1, eje 1 al 5. entre F - J, Apt. 902, 903. | 2025-07-05 | 2025-07-19 | 14 | 34.5 | 32.3 | 93.6 | MURO | 32.15 | 2 | 93.623
23472 - TERRA (MANAZANA 4) | PL - 1371 | Outinord IND 1/2" | Escalera torre 1 costado occidental eje 1 al 2 entre D - G piso 22 al piso 23 | 2025-11-28 | 2025-12-12 | 14 | 28 | 28.7 | 102.5 |  | 28.45 | 2 | 102.5
23472 - TERRA (MANAZANA 4) | PL - 1371 | Outinord IND 1/2" | Escalera torre 1 costado occidental eje 1 al 2 entre D - G piso 22 al piso 23 | 2025-11-28 | 2025-12-12 | 14 | 28 | 28.2 | 100.7 |  | 28.45 | 2 | 100.714
23472 - TERRA (MANAZANA 4) | M1406 | Outinord IND 1/2" | Muro de contención salón comunal 1 Eje A-P, 1-P, 3-P N+0.70 al N+1.50 | 2026-05-19 | 2026-06-02 | 14 | 27.6 | 35.9 | 130.1 | MURO | 35.3 | 2 | 130.072
23472 - TERRA (MANAZANA 4) | M1406 | Outinord IND 1/2" | Muro de contención salón comunal 1 Eje A-P, 1-P, 3-P N+0.70 al N+1.50 | 2026-05-19 | 2026-06-02 | 14 | 27.6 | 34.7 | 125.7 | MURO | 35.3 | 2 | 125.725
23472 - TERRA (MANAZANA 4) | M1405 | Outinord IND 1" | Vigas de cimentación salón comunal 1 P-001, P-002, P-003, P-004, P-005, P-006, P-007 y Zapatas ZAP Z-3P Z-2P Eje A-P, LP, 3-P | 2026-05-19 | 2026-06-02 | 14 | 27.6 | 27.1 | 98.2 |  | 27.25 | 2 | 98.188
23472 - TERRA (MANAZANA 4) | M1405 | Outinord IND 1" | Vigas de cimentación salón comunal 1 P-001, P-002, P-003, P-004, P-005, P-006, P-007 y Zapatas ZAP Z-3P Z-2P Eje A-P, LP, 3-P | 2026-05-19 | 2026-06-02 | 14 | 27.6 | 27.4 | 99.3 |  | 27.25 | 2 | 99.275
23472 - TERRA (MANAZANA 4) | M - 1404 | Outinord IND 1" | Escalera corte 8, 9 y 10 entre torres 2 y 3 | 2026-05-06 | 2026-05-20 | 14 | 27.6 | 32.8 | 118.8 |  | 33.15 | 2 | 118.841
23472 - TERRA (MANAZANA 4) | M - 1404 | Outinord IND 1" | Escalera corte 8, 9 y 10 entre torres 2 y 3 | 2026-05-06 | 2026-05-20 | 14 | 27.6 | 33.5 | 121.4 |  | 33.15 | 2 | 121.377
23472 - TERRA (MANAZANA 4) | M - 1402 | Tremie | Escalera tramo 6 - 6 , 7 - 7 entre torres 2 y 3 | 2026-04-21 | 2026-05-05 | 14 | 27.6 | 22.9 | 83 |  | 22.7 | 2 | 82.971
23472 - TERRA (MANAZANA 4) | M - 1402 | Tremie | Escalera tramo 6 - 6 , 7 - 7 entre torres 2 y 3 | 2026-04-21 | 2026-05-05 | 14 | 27.6 | 22.5 | 81.5 |  | 22.7 | 2 | 81.522
23472 - TERRA (MANAZANA 4) | M-1401 | TREMIE 1" | Ménsulas entre torres 2 y 3 | 2026-04-16 | 2026-04-30 | 14 | 27.6 | 29.3 | 106.2 |  | 29 | 2 | 106.159
23472 - TERRA (MANAZANA 4) | M-1401 | TREMIE 1" | Ménsulas entre torres 2 y 3 | 2026-04-16 | 2026-04-30 | 14 | 27.6 | 28.7 | 104 |  | 29 | 2 | 103.986
23472 - TERRA (MANAZANA 4) | PL - 1400 | Outinord IND 1" | Salón comunal 2 placa y muros de contorno de las materas tipo 2 y 3 piso 1 Apaup eje 11" entre A - E costado oriental | 2026-04-08 | 2026-04-22 | 14 | 27.6 | 36.2 | 131.2 | MURO | 36.45 | 2 | 131.159
23472 - TERRA (MANAZANA 4) | PL - 1400 | Outinord IND 1" | Salón comunal 2 placa y muros de contorno de las materas tipo 2 y 3 piso 1 Apaup eje 11" entre A - E costado oriental | 2026-04-08 | 2026-04-22 | 14 | 27.6 | 36.7 | 133 | MURO | 36.45 | 2 | 132.971
23472 - TERRA (MANAZANA 4) | PL - 1399 | Outinord IND 1" | Placa de escalera entre Torres 2 y 3 N + 1.50 y N + 2.75 | 2026-04-06 | 2026-04-20 | 14 | 27.6 | 33 | 119.6 | PLACA | 33.3 | 2 | 119.565
23472 - TERRA (MANAZANA 4) | PL - 1399 | Outinord IND 1" | Placa de escalera entre Torres 2 y 3 N + 1.50 y N + 2.75 | 2026-04-06 | 2026-04-20 | 14 | 27.6 | 33.6 | 121.7 | PLACA | 33.3 | 2 | 121.739
23472 - TERRA (MANAZANA 4) | M - 1398 | Outinord IND | Placa matera costado Nororiental tipo 2 y 3 eje 11" entre A - E y el muro de la matera tipo 3 (6) eje A' entre 9' y 11' y eje 11' entre A - C | 2026-03-25 | 2026-04-08 | 14 | 27.6 | 36.2 | 131.2 | MURO | 36.4 | 2 | 131.159
23472 - TERRA (MANAZANA 4) | M - 1398 | Outinord IND | Placa matera costado Nororiental tipo 2 y 3 eje 11" entre A - E y el muro de la matera tipo 3 (6) eje A' entre 9' y 11' y eje 11' entre A - C | 2026-03-25 | 2026-04-08 | 14 | 27.6 | 36.6 | 132.6 | MURO | 36.4 | 2 | 132.609
23472 - TERRA (MANAZANA 4) | M - 1397 | Outinord IND 1/2" | Ménsulas tipo 1 en los muros entre las torres 2 y 3 | 2026-03-10 | 2026-03-24 | 14 | 27.6 | 24.4 | 88.4 | MURO | 24.5 | 2 | 88.406
23472 - TERRA (MANAZANA 4) | M - 1397 | Outinord IND 1/2" | Ménsulas tipo 1 en los muros entre las torres 2 y 3 | 2026-03-10 | 2026-03-24 | 14 | 27.6 | 24.6 | 89.1 | MURO | 24.5 | 2 | 89.13
23472 - TERRA (MANAZANA 4) | PL - 1396 | outinord IND 1" | Salón comunal 2 placa matera tipo 2 piso 1 eje 11 al 11" entre C-E | 2026-03-07 | 2026-03-21 | 14 | 27.6 | 35.8 | 129.7 | PLACA | 35.95 | 2 | 129.71
23472 - TERRA (MANAZANA 4) | PL - 1396 | outinord IND 1" | Salón comunal 2 placa matera tipo 2 piso 1 eje 11 al 11" entre C-E | 2026-03-07 | 2026-03-21 | 14 | 27.6 | 36.1 | 130.8 | PLACA | 35.95 | 2 | 130.797
23472 - TERRA (MANAZANA 4) | M - 1395 | Outinord IND 1" | Salón comunal 2 placa y muros materas tipo 3 eje 9' al 11' entre A - B' y eje 10' al 11 entre A' - B piso 1 | 2026-03-05 | 2026-03-19 | 14 | 27.6 | 28.7 | 104 | MURO | 28.65 | 2 | 103.986
23472 - TERRA (MANAZANA 4) | M - 1395 | Outinord IND 1" | Salón comunal 2 placa y muros materas tipo 3 eje 9' al 11' entre A - B' y eje 10' al 11 entre A' - B piso 1 | 2026-03-05 | 2026-03-19 | 14 | 27.6 | 28.6 | 103.6 | MURO | 28.65 | 2 | 103.623
23472 - TERRA (MANAZANA 4) | PL - 1394 | Outinord IND Inclusión de aire 1" | Entre torres 2 y 3 placa cubierta escalera N+ 9.25 | 2026-02-27 | 2026-03-13 | 14 | 27.6 | 37.2 | 134.8 | PLACA | 37.05 | 2 | 134.783
23472 - TERRA (MANAZANA 4) | PL - 1394 | Outinord IND Inclusión de aire 1" | Entre torres 2 y 3 placa cubierta escalera N+ 9.25 | 2026-02-27 | 2026-03-13 | 14 | 27.6 | 36.9 | 133.7 | PLACA | 37.05 | 2 | 133.696
23472 - TERRA (MANAZANA 4) | M - 1393 | Outinord IND 1" | Salón comunal 2 muros y placa de la matera tipo 3 eje 10 al 11 entre A´- B´ piso 1 | 2026-02-24 | 2026-03-10 | 14 | 27.6 | 30.9 | 112 | MURO | 31.05 | 2 | 111.957
23472 - TERRA (MANAZANA 4) | M - 1393 | Outinord IND 1" | Salón comunal 2 muros y placa de la matera tipo 3 eje 10 al 11 entre A´- B´ piso 1 | 2026-02-24 | 2026-03-10 | 14 | 27.6 | 31.2 | 113 | MURO | 31.05 | 2 | 113.043
23472 - TERRA (MANAZANA 4) | PL - 1392 | Outinord IND 1" | Salón Comunal 2 Riostras de la matera tipo 1 eje 8 al 9 entre A - E y placa de la matera tipo 2 eje 10 al 11 entre C - E | 2026-02-12 | 2026-02-26 | 14 | 27.6 | 37.5 | 135.9 | PLACA | 37.75 | 2 | 135.87
23472 - TERRA (MANAZANA 4) | PL - 1392 | Outinord IND 1" | Salón Comunal 2 Riostras de la matera tipo 1 eje 8 al 9 entre A - E y placa de la matera tipo 2 eje 10 al 11 entre C - E | 2026-02-12 | 2026-02-26 | 14 | 27.6 | 38 | 137.7 | PLACA | 37.75 | 2 | 137.681
23472 - TERRA (MANAZANA 4) | PL 1390 | Outinord IND | Salon comunal 2 vigas vm1 y placa de la metera tipo 2 piso 1 eje 10 al 11 entre C - D | 2026-01-30 | 2026-02-13 | 14 | 27.6 | 38.6 | 139.9 | PLACA | 38.7 | 2 | 139.855
23472 - TERRA (MANAZANA 4) | PL 1390 | Outinord IND | Salon comunal 2 vigas vm1 y placa de la metera tipo 2 piso 1 eje 10 al 11 entre C - D | 2026-01-30 | 2026-02-13 | 14 | 27.6 | 38.8 | 140.6 | PLACA | 38.7 | 2 | 140.58
23472 - TERRA (MANAZANA 4) | M-1389 | Outinord IND ½" | Muro de contención MC - 1 eje A - P entre 1 - P, 3 - P salon comunal 2 carcamo rampa vehicular eje 7 entre A - B salon comunal 2 | 2026-01-23 | 2026-02-06 | 14 | 27.6 | 32.9 | 119.2 | MURO | 32.65 | 2 | 119.203
23472 - TERRA (MANAZANA 4) | M-1389 | Outinord IND ½" | Muro de contención MC - 1 eje A - P entre 1 - P, 3 - P salon comunal 2 carcamo rampa vehicular eje 7 entre A - B salon comunal 2 | 2026-01-23 | 2026-02-06 | 14 | 27.6 | 32.4 | 117.4 | MURO | 32.65 | 2 | 117.391
23472 - TERRA (MANAZANA 4) | PL - 1388 | Outinord IND | Salón comunal matera tipo 1eje 9 al 10 entre D - E y los bordillos de la matera tipo 2 eje 10 al 11 entre C - D Piso 1 | 2026-01-22 | 2026-02-05 | 14 | 27.6 | 36.7 | 133 |  | 36.85 | 2 | 132.971
23472 - TERRA (MANAZANA 4) | PL - 1388 | Outinord IND | Salón comunal matera tipo 1eje 9 al 10 entre D - E y los bordillos de la matera tipo 2 eje 10 al 11 entre C - D Piso 1 | 2026-01-22 | 2026-02-05 | 14 | 27.6 | 37 | 134.1 |  | 36.85 | 2 | 134.058
23472 - TERRA (MANAZANA 4) | PL - 1386 | Outinord IND | Placa matera tipo 1 salón comunal eje 8 al 9 entre C - C´ | 2026-01-15 | 2026-01-29 | 14 | 27.6 | 30.5 | 110.5 | PLACA | 30.65 | 2 | 110.507
23472 - TERRA (MANAZANA 4) | PL - 1386 | Outinord IND | Placa matera tipo 1 salón comunal eje 8 al 9 entre C - C´ | 2026-01-15 | 2026-01-29 | 14 | 27.6 | 30.8 | 111.6 | PLACA | 30.65 | 2 | 111.594
23472 - TERRA (MANAZANA 4) | M-1383 | Outinord IND 1" | Entre torre 2 y 3 vigas V - 301, V - 302, V - 303 y las mensulas tipo 2 | 2025-12-17 | 2025-12-31 | 14 | 27.6 | 37.9 | 137.3 |  | 38 | 2 | 137.319
23472 - TERRA (MANAZANA 4) | M-1383 | Outinord IND 1" | Entre torre 2 y 3 vigas V - 301, V - 302, V - 303 y las mensulas tipo 2 | 2025-12-17 | 2025-12-31 | 14 | 27.6 | 38.1 | 138 |  | 38 | 2 | 138.043
23472 - TERRA (MANAZANA 4) | PL-1384 | Outinord IND 1" | Columnetas de la matera tipo 2 eje 10´ al 11´ entre C - D tramo matera tipo 3 eje A entre 9 al 11´ y la placa de la matera tipo 1 eje 8 al 9 entre A - B comunal 2 | 2025-12-18 | 2026-01-01 | 14 | 27.6 | 38.1 | 138 | PLACA | 38.25 | 2 | 138.043
23472 - TERRA (MANAZANA 4) | PL-1384 | Outinord IND 1" | Columnetas de la matera tipo 2 eje 10´ al 11´ entre C - D tramo matera tipo 3 eje A entre 9 al 11´ y la placa de la matera tipo 1 eje 8 al 9 entre A - B comunal 2 | 2025-12-18 | 2026-01-01 | 14 | 27.6 | 38.4 | 139.1 | PLACA | 38.25 | 2 | 139.13
23472 - TERRA (MANAZANA 4) | M - 1381 | Outinord IND 1 / 2 " | Muros torre 1 recorrido del ascensor M - 21 ( 2 ) M - 05 eje 8 al 9 entre D - E | 2025-12-12 | 2025-12-26 | 14 | 27.6 | 25.1 | 90.9 | MURO | 24.7 | 2 | 90.942
23472 - TERRA (MANAZANA 4) | M - 1381 | Outinord IND 1 / 2 " | Muros torre 1 recorrido del ascensor M - 21 ( 2 ) M - 05 eje 8 al 9 entre D - E | 2025-12-12 | 2025-12-26 | 14 | 27.6 | 24.3 | 88 | MURO | 24.7 | 2 | 88.043
23472 - TERRA (MANAZANA 4) | PL - 1379 | Outinord IND 1" | Salón comunal 1 Zapatas y zarpas Z - 1 P(2) Z- 2 P(3) Z3P y arranque de muros MC - 2 de la cimentación del comunal 1 eje 1 - P, 3 - P entre A - P. B - P | 2025-12-09 | 2025-12-23 | 14 | 27.6 | 30 | 108.7 | MURO | 29.8 | 2 | 108.696
23472 - TERRA (MANAZANA 4) | PL - 1379 | Outinord IND 1" | Salón comunal 1 Zapatas y zarpas Z - 1 P(2) Z- 2 P(3) Z3P y arranque de muros MC - 2 de la cimentación del comunal 1 eje 1 - P, 3 - P entre A - P. B - P | 2025-12-09 | 2025-12-23 | 14 | 27.6 | 29.6 | 107.2 | MURO | 29.8 | 2 | 107.246
23472 - TERRA (MANAZANA 4) | M - 1376 | Outinord IND 1 / 2 " | Salón comunal 2 bordillo de la matera tipo 1 eje 8 al 10 entre B – E | 2025-12-05 | 2025-12-19 | 14 | 27.6 | 35 | 126.8 |  | 35.1 | 2 | 126.812
23472 - TERRA (MANAZANA 4) | M - 1376 | Outinord IND 1 / 2 " | Salón comunal 2 bordillo de la matera tipo 1 eje 8 al 10 entre B – E | 2025-12-05 | 2025-12-19 | 14 | 27.6 | 35.2 | 127.5 |  | 35.1 | 2 | 127.536
23472 - TERRA (MANAZANA 4) | M - 1374 | Outinord IND 1 / 2" | Muros cubierta de la escalera costado occidental torre 1 eje 1 al 2 entre D – E ; M – 21 (2) ; M – 05 | 2025-12-02 | 2025-12-16 | 14 | 27.6 | 28.9 | 104.7 | MURO | 28.6 | 2 | 104.71
23472 - TERRA (MANAZANA 4) | M - 1374 | Outinord IND 1 / 2" | Muros cubierta de la escalera costado occidental torre 1 eje 1 al 2 entre D – E ; M – 21 (2) ; M – 05 | 2025-12-02 | 2025-12-16 | 14 | 27.6 | 28.3 | 102.5 | MURO | 28.6 | 2 | 102.536
23472 - TERRA (MANAZANA 4) | M - 1372 | Outinord IND 1 / 2" | Salón comunal 2 columnetas materas tipo 1 eje 8 al 10 entre C – E y bordillos de la matera tipo 1 eje 8 al 9 entre A – B N + 1.50 | 2025-12-01 | 2025-12-15 | 14 | 27.6 | 32.3 | 117 |  | 32.8 | 2 | 117.029
23472 - TERRA (MANAZANA 4) | M - 1372 | Outinord IND 1 / 2" | Salón comunal 2 columnetas materas tipo 1 eje 8 al 10 entre C – E y bordillos de la matera tipo 1 eje 8 al 9 entre A – B N + 1.50 | 2025-12-01 | 2025-12-15 | 14 | 27.6 | 33.3 | 120.7 |  | 32.8 | 2 | 120.652
23472 - TERRA (MANAZANA 4) | M - 1367 | Outinord IND 1 / 2 " | Muros cubierta torre 1 escalera costado oriental eje 17 al 19 entre D - G | 2025-11-24 | 2025-12-08 | 14 | 27.6 | 30.6 | 110.9 | MURO | 30 | 2 | 110.87
23472 - TERRA (MANAZANA 4) | M - 1367 | Outinord IND 1 / 2 " | Muros cubierta torre 1 escalera costado oriental eje 17 al 19 entre D - G | 2025-11-24 | 2025-12-08 | 14 | 27.6 | 29.4 | 106.5 | MURO | 30 | 2 | 106.522
23472 - TERRA (MANAZANA 4) | PL - 1366 | Outinord IND 1 / 2 " | Placa de conexión escalera torres 2 y 3 salon comunal 2 columnetas matera tipo 1 N + 1.50 | 2025-11-24 | 2025-12-08 | 14 | 27.6 | 30 | 108.7 | PLACA | 29.65 | 2 | 108.696
23472 - TERRA (MANAZANA 4) | PL - 1366 | Outinord IND 1 / 2 " | Placa de conexión escalera torres 2 y 3 salon comunal 2 columnetas matera tipo 1 N + 1.50 | 2025-11-24 | 2025-12-08 | 14 | 27.6 | 29.3 | 106.2 | PLACA | 29.65 | 2 | 106.159
23472 - TERRA (MANAZANA 4) | M - 1364 | Outinord IND 1/2" | Muros de la escalera entre Torres 2 y 3 N + 5.95 al N + 9.25 | 2025-11-21 | 2025-12-05 | 14 | 27.6 | 32.6 | 118.1 | MURO | 32.25 | 2 | 118.116
23472 - TERRA (MANAZANA 4) | M - 1364 | Outinord IND 1/2" | Muros de la escalera entre Torres 2 y 3 N + 5.95 al N + 9.25 | 2025-11-21 | 2025-12-05 | 14 | 27.6 | 31.9 | 115.6 | MURO | 32.25 | 2 | 115.58
23472 - TERRA (MANAZANA 4) | M-1363 | Outinord IND 1/2" | Muros torre 1 eje 1 al 6 entre D-J apt 2402-2403 y muro divisorio sala de estar eje 6 entre A-D apt 2405 | 2025-11-18 | 2025-12-02 | 14 | 27.6 | 38 | 137.7 | MURO | 37.75 | 2 | 137.681
23472 - TERRA (MANAZANA 4) | M-1363 | Outinord IND 1/2" | Muros torre 1 eje 1 al 6 entre D-J apt 2402-2403 y muro divisorio sala de estar eje 6 entre A-D apt 2405 | 2025-11-18 | 2025-12-02 | 14 | 27.6 | 37.5 | 135.9 | MURO | 37.75 | 2 | 135.87
23472 - TERRA (MANAZANA 4) | M - 1361 | Outinord IND 1/2" | Muros torre 1 eje 1 al 5 entre A - E apt 2404, 2405 y muro divisorio alcoba eje 6 entre I - J apt 2402 | 2025-11-14 | 2025-11-28 | 14 | 27.6 | 29.5 | 106.9 | MURO | 29.15 | 2 | 106.884
23472 - TERRA (MANAZANA 4) | M - 1361 | Outinord IND 1/2" | Muros torre 1 eje 1 al 5 entre A - E apt 2404, 2405 y muro divisorio alcoba eje 6 entre I - J apt 2402 | 2025-11-14 | 2025-11-28 | 14 | 27.6 | 28.8 | 104.3 | MURO | 29.15 | 2 | 104.348
23472 - TERRA (MANAZANA 4) | M - 1360 | Outinord IND 1/2" | Muros torre 1 eje 6 al 11 entre F – J apt 2401, 2412 y muro divisorio sala de estar eje 9 entre A apt 2406 | 2025-11-13 | 2025-11-27 | 14 | 27.6 | 34 | 123.2 | MURO | 34.2 | 2 | 123.188
23472 - TERRA (MANAZANA 4) | M - 1360 | Outinord IND 1/2" | Muros torre 1 eje 6 al 11 entre F – J apt 2401, 2412 y muro divisorio sala de estar eje 9 entre A apt 2406 | 2025-11-13 | 2025-11-27 | 14 | 27.6 | 34.4 | 124.6 | MURO | 34.2 | 2 | 124.638
23472 - TERRA (MANAZANA 4) | M - 1358 | Outinord IND 1/2" | Muros torre 1 eje 6 al 11 entre A – E apt 2406 – 2407 y muro divisorio de sala de estar eje 15 entre 1-J apt 2411 | 2025-11-12 | 2025-11-26 | 14 | 27.6 | 37.2 | 134.8 | MURO | 37.05 | 2 | 134.783
23472 - TERRA (MANAZANA 4) | M - 1358 | Outinord IND 1/2" | Muros torre 1 eje 6 al 11 entre A – E apt 2406 – 2407 y muro divisorio de sala de estar eje 15 entre 1-J apt 2411 | 2025-11-12 | 2025-11-26 | 14 | 27.6 | 36.9 | 133.7 | MURO | 37.05 | 2 | 133.696
23472 - TERRA (MANAZANA 4) | M - 1357 | Outinord IND 1 / 2" | Muros torre 1 eje 12 al 17 entre F - J apt 2410 - 2411 | 2025-11-11 | 2025-11-25 | 14 | 27.6 | 30.4 | 110.1 | MURO | 30.6 | 2 | 110.145
23472 - TERRA (MANAZANA 4) | M - 1357 | Outinord IND 1 / 2" | Muros torre 1 eje 12 al 17 entre F - J apt 2410 - 2411 | 2025-11-11 | 2025-11-25 | 14 | 27.6 | 30.8 | 111.6 | MURO | 30.6 | 2 | 111.594
23472 - TERRA (MANAZANA 4) | M - 1355 | Outinord IND 1 / 2" | Muros torre 1 eje 12 al 14 entre A - E apt 2408 y eje 17 al 19 entre F - J apt 2410 | 2025-11-10 | 2025-11-24 | 14 | 27.6 | 32.5 | 117.8 | MURO | 32.2 | 2 | 117.754
23472 - TERRA (MANAZANA 4) | M - 1355 | Outinord IND 1 / 2" | Muros torre 1 eje 12 al 14 entre A - E apt 2408 y eje 17 al 19 entre F - J apt 2410 | 2025-11-10 | 2025-11-24 | 14 | 27.6 | 31.9 | 115.6 | MURO | 32.2 | 2 | 115.58
23472 - TERRA (MANAZANA 4) | M - 1354 | Outinord IND 1/2" | Muros torre 1 eje 16 al 19 entre A - E apt 2409 y muro divisorio de sala y baño ejes 14 entre A - E, 15 al 16 entre B - C y 14 al 16 entre E apt 2408 | 2025-11-08 | 2025-11-22 | 14 | 27.6 | 35.8 | 129.7 | MURO | 35.65 | 2 | 129.71
23472 - TERRA (MANAZANA 4) | M - 1354 | Outinord IND 1/2" | Muros torre 1 eje 16 al 19 entre A - E apt 2409 y muro divisorio de sala y baño ejes 14 entre A - E, 15 al 16 entre B - C y 14 al 16 entre E apt 2408 | 2025-11-08 | 2025-11-22 | 14 | 27.6 | 35.5 | 128.6 | MURO | 35.65 | 2 | 128.623
23472 - TERRA (MANAZANA 4) | M - 1352 | Outinord IND 1/2" | Muros torre 1 eje 1 al 5 entre F – J apto 2302, 2303 | 2025-11-06 | 2025-11-20 | 14 | 27.6 | 31.6 | 114.5 | MURO | 31.05 | 2 | 114.493
23472 - TERRA (MANAZANA 4) | M - 1352 | Outinord IND 1/2" | Muros torre 1 eje 1 al 5 entre F – J apto 2302, 2303 | 2025-11-06 | 2025-11-20 | 14 | 27.6 | 30.5 | 110.5 | MURO | 31.05 | 2 | 110.507
23472 - TERRA (MANAZANA 4) | M – 1350 | Outinord IND 1/2" | Muros torre 1 eje 1 al 5 entre A – E apto 2304, 2305 | 2025-11-05 | 2025-11-19 | 14 | 27.6 | 29.1 | 105.4 | MURO | 28.65 | 2 | 105.435
23472 - TERRA (MANAZANA 4) | M – 1350 | Outinord IND 1/2" | Muros torre 1 eje 1 al 5 entre A – E apto 2304, 2305 | 2025-11-05 | 2025-11-19 | 14 | 27.6 | 28.2 | 102.2 | MURO | 28.65 | 2 | 102.174
23472 - TERRA (MANAZANA 4) | M - 1348 | Outinord IND 1 / 2" | Muros torre 1 eje 6 al 12 entre F - J aptos 2301 , 2312 | 2025-11-04 | 2025-11-18 | 14 | 27.6 | 30.4 | 110.1 | MURO | 30.2 | 2 | 110.145
23472 - TERRA (MANAZANA 4) | M - 1348 | Outinord IND 1 / 2" | Muros torre 1 eje 6 al 12 entre F - J aptos 2301 , 2312 | 2025-11-04 | 2025-11-18 | 14 | 27.6 | 30 | 108.7 | MURO | 30.2 | 2 | 108.696
23472 - TERRA (MANAZANA 4) | M - 1346 | Outinord IND 1/2" | Muros torre 1 eje 6 al 11 entre A – E apto 2306, 2307 y muro divisorio eje 8 entre H – J, 9 – J, 11 – J, apto 2301, 2312 | 2025-11-01 | 2025-11-15 | 14 | 27.6 | 32.6 | 118.1 | MURO | 32 | 2 | 118.116
23472 - TERRA (MANAZANA 4) | M - 1346 | Outinord IND 1/2" | Muros torre 1 eje 6 al 11 entre A – E apto 2306, 2307 y muro divisorio eje 8 entre H – J, 9 – J, 11 – J, apto 2301, 2312 | 2025-11-01 | 2025-11-15 | 14 | 27.6 | 31.4 | 113.8 | MURO | 32 | 2 | 113.768
23472 - TERRA (MANAZANA 4) | M - 1344 | Outinord IND 1/2" | Muros torre 1 eje 12 al 14 entre F – J apto 2311 y los muros eje 6 entre A – C, 8 / A -C, 9 – A, 11 – A, 12 – AC entre torres 2 y 3 | 2025-10-31 | 2025-11-14 | 14 | 27.6 | 35.9 | 130.1 | MURO | 35.35 | 2 | 130.072
23472 - TERRA (MANAZANA 4) | M - 1344 | Outinord IND 1/2" | Muros torre 1 eje 12 al 14 entre F – J apto 2311 y los muros eje 6 entre A – C, 8 / A -C, 9 – A, 11 – A, 12 – AC entre torres 2 y 3 | 2025-10-31 | 2025-11-14 | 14 | 27.6 | 34.8 | 126.1 | MURO | 35.35 | 2 | 126.087
23472 - TERRA (MANAZANA 4) | M - 1340 | Outinord IND 1/2" | Muros torre1 eje 13 al 19 entre A - E apt 2308 - 2309 | 2025-10-29 | 2025-11-12 | 14 | 27.6 | 38.9 | 140.9 | MURO | 38.45 | 2 | 140.942
23472 - TERRA (MANAZANA 4) | M - 1340 | Outinord IND 1/2" | Muros torre1 eje 13 al 19 entre A - E apt 2308 - 2309 | 2025-10-29 | 2025-11-12 | 14 | 27.6 | 38 | 137.7 | MURO | 38.45 | 2 | 137.681
23472 - TERRA (MANAZANA 4) | PL - 1338 | IND con ayudante bombeo | Salón comunal placa de contrapiso eje 1 al 7´entre A - E | 2025-10-29 | 2025-11-12 | 14 | 27.6 | 39 | 141.3 | PLACA | 38.85 | 2 | 141.304
23472 - TERRA (MANAZANA 4) | PL - 1338 | IND con ayudante bombeo | Salón comunal placa de contrapiso eje 1 al 7´entre A - E | 2025-10-29 | 2025-11-12 | 14 | 27.6 | 38.7 | 140.2 | PLACA | 38.85 | 2 | 140.217
23472 - TERRA (MANAZANA 4) | PL - 1337 | Industrializado con ayudante de bombeo | Salón comunal placa de contrapiso eje 1 al 7´entre A - E | 2025-10-29 | 2025-11-12 | 14 | 27.6 | 40.2 | 145.7 | PLACA | 40.45 | 2 | 145.652
23472 - TERRA (MANAZANA 4) | PL - 1337 | Industrializado con ayudante de bombeo | Salón comunal placa de contrapiso eje 1 al 7´entre A - E | 2025-10-29 | 2025-11-12 | 14 | 27.6 | 40.7 | 147.5 | PLACA | 40.45 | 2 | 147.464
23472 - TERRA (MANAZANA 4) | M - 1342 | Outinord IND 1/2" | Muros torre 1 eje 14 al 19 entre F - J apt 2310 | 2025-10-30 | 2025-11-13 | 14 | 27.6 | 27.6 | 100 | MURO | 27.75 | 2 | 100
23472 - TERRA (MANAZANA 4) | M - 1342 | Outinord IND 1/2" | Muros torre 1 eje 14 al 19 entre F - J apt 2310 | 2025-10-30 | 2025-11-13 | 14 | 27.6 | 27.9 | 101.1 | MURO | 27.75 | 2 | 101.087
23472 - TERRA (MANAZANA 4) | M - 1336 | Outinord IND 1 / 2" | Muros torre 1 eje 1 al 5 entre F - J apto 2202, 2203 y vigas de la escalera entre torres 2 y 3 V - 206, V - 207 N + 2.75 | 2025-10-28 | 2025-11-11 | 14 | 27.6 | 33.5 | 121.4 | MURO | 33.3 | 2 | 121.377
23472 - TERRA (MANAZANA 4) | M - 1336 | Outinord IND 1 / 2" | Muros torre 1 eje 1 al 5 entre F - J apto 2202, 2203 y vigas de la escalera entre torres 2 y 3 V - 206, V - 207 N + 2.75 | 2025-10-28 | 2025-11-11 | 14 | 27.6 | 33.1 | 119.9 | MURO | 33.3 | 2 | 119.928
23472 - TERRA (MANAZANA 4) | M - 1333 | Outinord IND 1/2" | Muros torre 1 eje 1 al 5 entre A - E apt 2204 - 2205 | 2025-10-27 | 2025-11-10 | 14 | 27.6 | 28.5 | 103.3 | MURO | 28.15 | 2 | 103.261
23472 - TERRA (MANAZANA 4) | M - 1333 | Outinord IND 1/2" | Muros torre 1 eje 1 al 5 entre A - E apt 2204 - 2205 | 2025-10-27 | 2025-11-10 | 14 | 27.6 | 27.8 | 100.7 | MURO | 28.15 | 2 | 100.725
23472 - TERRA (MANAZANA 4) | M - 1330 | Outinord IND 1/2" | Muros torre 1 eje 6 al 11 entre F - J apt 2201 - 2212 | 2025-10-24 | 2025-11-07 | 14 | 27.6 | 30.3 | 109.8 | MURO | 30.4 | 2 | 109.783
23472 - TERRA (MANAZANA 4) | M - 1330 | Outinord IND 1/2" | Muros torre 1 eje 6 al 11 entre F - J apt 2201 - 2212 | 2025-10-24 | 2025-11-07 | 14 | 27.6 | 30.5 | 110.5 | MURO | 30.4 | 2 | 110.507
23472 - TERRA (MANAZANA 4) | PL - 1328 | Outinord IND ayuda de bombeo | Salón comunal placa de contrapiso eje 7´al 10 entre A - E | 2025-10-24 | 2025-11-07 | 14 | 27.6 | 28.3 | 102.5 | PLACA | 27.95 | 2 | 102.536
23472 - TERRA (MANAZANA 4) | PL - 1328 | Outinord IND ayuda de bombeo | Salón comunal placa de contrapiso eje 7´al 10 entre A - E | 2025-10-24 | 2025-11-07 | 14 | 27.6 | 27.6 | 100 | PLACA | 27.95 | 2 | 100
23472 - TERRA (MANAZANA 4) | PL - 1327 | Outinord IND ayuda de bombeo | Salón comunal placa de contrapiso eje 7´al 10 entre A - E | 2025-10-24 | 2025-11-07 | 14 | 27.6 | 33.9 | 122.8 | PLACA | 33.65 | 2 | 122.826
23472 - TERRA (MANAZANA 4) | PL - 1327 | Outinord IND ayuda de bombeo | Salón comunal placa de contrapiso eje 7´al 10 entre A - E | 2025-10-24 | 2025-11-07 | 14 | 27.6 | 33.4 | 121 | PLACA | 33.65 | 2 | 121.014
23472 - TERRA (MANAZANA 4) | M - 1326 | Outinord IND 1/2" | Muros torre 1 eje 6 al 11 entre A - E apt 2206, 2207 | 2025-10-23 | 2025-11-06 | 14 | 27.6 | 38.5 | 139.5 | MURO | 38.75 | 2 | 139.493
23472 - TERRA (MANAZANA 4) | M - 1326 | Outinord IND 1/2" | Muros torre 1 eje 6 al 11 entre A - E apt 2206, 2207 | 2025-10-23 | 2025-11-06 | 14 | 27.6 | 39 | 141.3 | MURO | 38.75 | 2 | 141.304
23472 - TERRA (MANAZANA 4) | M - 1324 | Outinord IND 1/2" | Muros torre 1 eje 12 al 19 entre F - J apt 2210, 2211 y muros entre torre 2 y 3 primer tramo cimentación a piso 1 | 2025-10-22 | 2025-11-05 | 14 | 27.6 | 42.1 | 152.5 | MURO | 42.65 | 2 | 152.536
23472 - TERRA (MANAZANA 4) | M - 1324 | Outinord IND 1/2" | Muros torre 1 eje 12 al 19 entre F - J apt 2210, 2211 y muros entre torre 2 y 3 primer tramo cimentación a piso 1 | 2025-10-22 | 2025-11-05 | 14 | 27.6 | 43.2 | 156.5 | MURO | 42.65 | 2 | 156.522
23472 - TERRA (MANAZANA 4) | M - 1323 | Outinord IND 1/2" | Muros torre 1 eje 12 al 19 entre A - E aptos 2208 - 2209 | 2025-10-21 | 2025-11-04 | 14 | 27.6 | 33.6 | 121.7 | MURO | 34 | 2 | 121.739
23472 - TERRA (MANAZANA 4) | M - 1323 | Outinord IND 1/2" | Muros torre 1 eje 12 al 19 entre A - E aptos 2208 - 2209 | 2025-10-21 | 2025-11-04 | 14 | 27.6 | 34.4 | 124.6 | MURO | 34 | 2 | 124.638
23472 - TERRA (MANAZANA 4) | PL- 1322 | Outinord IND 1" | Salón comunal placa de contrapiso eje 10 al 11 entre A -E | 2025-10-21 | 2025-11-04 | 14 | 27.6 | 34.6 | 125.4 | PLACA | 34.1 | 2 | 125.362
23472 - TERRA (MANAZANA 4) | PL- 1322 | Outinord IND 1" | Salón comunal placa de contrapiso eje 10 al 11 entre A -E | 2025-10-21 | 2025-11-04 | 14 | 27.6 | 33.6 | 121.7 | PLACA | 34.1 | 2 | 121.739
23472 - TERRA (MANAZANA 4) | M-1319 | Outinord IND ½" | Muros torre 1 eje 1 al 5 entre F - J apto 2102, 2103 | 2025-10-18 | 2025-11-01 | 14 | 27.6 | 32.3 | 117 | MURO | 31.75 | 2 | 117.029
23472 - TERRA (MANAZANA 4) | M-1319 | Outinord IND ½" | Muros torre 1 eje 1 al 5 entre F - J apto 2102, 2103 | 2025-10-18 | 2025-11-01 | 14 | 27.6 | 31.2 | 113 | MURO | 31.75 | 2 | 113.043
23472 - TERRA (MANAZANA 4) | M-1314 | Outinord IND ½" | Muros torre 1 eje 6 al 11 entre F - J apto 2101, 2112 | 2025-10-15 | 2025-10-29 | 14 | 27.6 | 36.3 | 131.5 | MURO | 35.75 | 2 | 131.522
23472 - TERRA (MANAZANA 4) | M-1314 | Outinord IND ½" | Muros torre 1 eje 6 al 11 entre F - J apto 2101, 2112 | 2025-10-15 | 2025-10-29 | 14 | 27.6 | 35.2 | 127.5 | MURO | 35.75 | 2 | 127.536
23472 - TERRA (MANAZANA 4) | PL-1312 | Outinord IND 1" | Placa cimentación escalera entre torres 2, 3 | 2025-10-15 | 2025-10-29 | 14 | 27.6 | 34.4 | 124.6 | PLACA | 33.95 | 2 | 124.638
23472 - TERRA (MANAZANA 4) | PL-1312 | Outinord IND 1" | Placa cimentación escalera entre torres 2, 3 | 2025-10-15 | 2025-10-29 | 14 | 27.6 | 33.5 | 121.4 | PLACA | 33.95 | 2 | 121.377
23472 - TERRA (MANAZANA 4) | M - 1316 | Outinord IND 1/2" | Muros torre 1 eje 1 al 5 entre A - E apt 2104, 2105 | 2025-10-16 | 2025-10-30 | 14 | 27.6 | 25.8 | 93.5 | MURO | 26.05 | 2 | 93.478
23472 - TERRA (MANAZANA 4) | M - 1316 | Outinord IND 1/2" | Muros torre 1 eje 1 al 5 entre A - E apt 2104, 2105 | 2025-10-16 | 2025-10-30 | 14 | 27.6 | 26.3 | 95.3 | MURO | 26.05 | 2 | 95.29
23472 - TERRA (MANAZANA 4) | M - 1311 | Outinord IND 1 / 2" | Muros torre 1 eje 6 al 11 entre A - E apt 2106, 2107 | 2025-10-14 | 2025-10-28 | 14 | 27.6 | 31.9 | 115.6 | MURO | 31.6 | 2 | 115.58
23472 - TERRA (MANAZANA 4) | M - 1311 | Outinord IND 1 / 2" | Muros torre 1 eje 6 al 11 entre A - E apt 2106, 2107 | 2025-10-14 | 2025-10-28 | 14 | 27.6 | 31.3 | 113.4 | MURO | 31.6 | 2 | 113.406
23472 - TERRA (MANAZANA 4) | M - 1309 | Outinord IND 1/2" | Muros torre 1 eje 12 al 19 entre F - J apt 2110 - 2111 | 2025-10-10 | 2025-10-24 | 14 | 27.6 | 31 | 112.3 | MURO | 31.2 | 2 | 112.319
23472 - TERRA (MANAZANA 4) | M - 1309 | Outinord IND 1/2" | Muros torre 1 eje 12 al 19 entre F - J apt 2110 - 2111 | 2025-10-10 | 2025-10-24 | 14 | 27.6 | 31.4 | 113.8 | MURO | 31.2 | 2 | 113.768
23472 - TERRA (MANAZANA 4) | M - 1307 | Outinord Ind. 1/2" | Muros Torre 1 eje 12 al 19 entre A - E Apt 2108, 2109 | 2025-10-09 | 2025-10-23 | 14 | 27.6 | 37.2 | 134.8 | MURO | 37 | 2 | 134.783
23472 - TERRA (MANAZANA 4) | M - 1307 | Outinord Ind. 1/2" | Muros Torre 1 eje 12 al 19 entre A - E Apt 2108, 2109 | 2025-10-09 | 2025-10-23 | 14 | 27.6 | 36.8 | 133.3 | MURO | 37 | 2 | 133.333
23472 - TERRA (MANAZANA 4) | M - 1305 | Outinord Ind. 1/2" | Muros Torre 1 eje 1 al 5 entre F - J Apt 2002 , 2003 | 2025-10-08 | 2025-10-22 | 14 | 27.6 | 37.5 | 135.9 | MURO | 37.3 | 2 | 135.87
23472 - TERRA (MANAZANA 4) | M - 1305 | Outinord Ind. 1/2" | Muros Torre 1 eje 1 al 5 entre F - J Apt 2002 , 2003 | 2025-10-08 | 2025-10-22 | 14 | 27.6 | 37.1 | 134.4 | MURO | 37.3 | 2 | 134.42
23472 - TERRA (MANAZANA 4) | M - 1301 | Outinord IND 1" | Salón comunal matera tipo 6 eje A entre 9 al 11 | 2025-10-07 | 2025-10-21 | 14 | 27.6 | 31.1 | 112.7 |  | 30.85 | 2 | 112.681
23472 - TERRA (MANAZANA 4) | M - 1301 | Outinord IND 1" | Salón comunal matera tipo 6 eje A entre 9 al 11 | 2025-10-07 | 2025-10-21 | 14 | 27.6 | 30.6 | 110.9 |  | 30.85 | 2 | 110.87
23472 - TERRA (MANAZANA 4) | M - 1300 | Outinord IND 1 / 2" | Muros torre 1 eje 6 al 11 entre F - J apt 2001, 2012 | 2025-10-06 | 2025-10-20 | 14 | 27.6 | 30.6 | 110.9 | MURO | 30.2 | 2 | 110.87
23472 - TERRA (MANAZANA 4) | M - 1300 | Outinord IND 1 / 2" | Muros torre 1 eje 6 al 11 entre F - J apt 2001, 2012 | 2025-10-06 | 2025-10-20 | 14 | 27.6 | 29.8 | 108 | MURO | 30.2 | 2 | 107.971
23472 - TERRA (MANAZANA 4) | M - 1303 | Outinord IND 1 / 2" | Muros torre 1 eje 1 al 5 entre A - E apt 2004 - 2005 | 2025-10-07 | 2025-10-21 | 14 | 27.6 | 43 | 155.8 | MURO | 43.25 | 2 | 155.797
23472 - TERRA (MANAZANA 4) | M - 1303 | Outinord IND 1 / 2" | Muros torre 1 eje 1 al 5 entre A - E apt 2004 - 2005 | 2025-10-07 | 2025-10-21 | 14 | 27.6 | 43.5 | 157.6 | MURO | 43.25 | 2 | 157.609
23472 - TERRA (MANAZANA 4) | M - 1298 | Outinord IND 1/2" | Muros Torre 1 eje 6 al 11 entre A - E Apt 2006, 2007 | 2025-10-04 | 2025-10-18 | 14 | 27.6 | 30.6 | 110.9 | MURO | 30.15 | 2 | 110.87
23472 - TERRA (MANAZANA 4) | M - 1298 | Outinord IND 1/2" | Muros Torre 1 eje 6 al 11 entre A - E Apt 2006, 2007 | 2025-10-04 | 2025-10-18 | 14 | 27.6 | 29.7 | 107.6 | MURO | 30.15 | 2 | 107.609
23472 - TERRA (MANAZANA 4) | M - 1296 | Outinord IND 1/2" | Muros Torre 1 eje 12 al 19 entre F - J Apt 2010, 2011 | 2025-10-03 | 2025-10-17 | 14 | 27.6 | 36.3 | 131.5 | MURO | 36.6 | 2 | 131.522
23472 - TERRA (MANAZANA 4) | M - 1296 | Outinord IND 1/2" | Muros Torre 1 eje 12 al 19 entre F - J Apt 2010, 2011 | 2025-10-03 | 2025-10-17 | 14 | 27.6 | 36.9 | 133.7 | MURO | 36.6 | 2 | 133.696
23472 - TERRA (MANAZANA 4) | M - 1294 | Outinord IND 1/2" | Muros torre 1 eje 12 al 19 entre A - E apt 2008 - 2009 | 2025-10-02 | 2025-10-16 | 14 | 27.6 | 34.3 | 124.3 | MURO | 34.15 | 2 | 124.275
23472 - TERRA (MANAZANA 4) | M - 1294 | Outinord IND 1/2" | Muros torre 1 eje 12 al 19 entre A - E apt 2008 - 2009 | 2025-10-02 | 2025-10-16 | 14 | 27.6 | 34 | 123.2 | MURO | 34.15 | 2 | 123.188
23472 - TERRA (MANAZANA 4) | M - 1292 | Outinord IND 1/2" | Muros torre 1 eje 1 al 5 entre F - J apt 1902 - 1903 | 2025-10-01 | 2025-10-15 | 14 | 27.6 | 36.2 | 131.2 | MURO | 35.6 | 2 | 131.159
23472 - TERRA (MANAZANA 4) | M - 1292 | Outinord IND 1/2" | Muros torre 1 eje 1 al 5 entre F - J apt 1902 - 1903 | 2025-10-01 | 2025-10-15 | 14 | 27.6 | 35 | 126.8 | MURO | 35.6 | 2 | 126.812
23472 - TERRA (MANAZANA 4) | M - 1286 | Outinord IND 1/2" | Muros Torre 1 eje 6 al 11 entre A - E Apt 1906, 1907 | 2025-09-27 | 2025-10-11 | 14 | 27.6 | 30.6 | 110.9 | MURO | 30.05 | 2 | 110.87
23472 - TERRA (MANAZANA 4) | M - 1286 | Outinord IND 1/2" | Muros Torre 1 eje 6 al 11 entre A - E Apt 1906, 1907 | 2025-09-27 | 2025-10-11 | 14 | 27.6 | 29.5 | 106.9 | MURO | 30.05 | 2 | 106.884
23472 - TERRA (MANAZANA 4) | M - 1284 | Outinord IND 1/2" | Muros Torre 1 eje 12 al 19 entre F - J Apt 1910, 1911 | 2025-09-26 | 2025-10-10 | 14 | 27.6 | 36.5 | 132.2 | MURO | 36.25 | 2 | 132.246
23472 - TERRA (MANAZANA 4) | M - 1284 | Outinord IND 1/2" | Muros Torre 1 eje 12 al 19 entre F - J Apt 1910, 1911 | 2025-09-26 | 2025-10-10 | 14 | 27.6 | 36 | 130.4 | MURO | 36.25 | 2 | 130.435
23472 - TERRA (MANAZANA 4) | M - 1290 | Outinord IND 1/2" | Muros torre 1 eje 1 al 5 entre A - E apt 1904 - 1905 | 2025-09-30 | 2025-10-14 | 14 | 27.6 | 33.6 | 121.7 | MURO | 33 | 2 | 121.739
23472 - TERRA (MANAZANA 4) | M - 1290 | Outinord IND 1/2" | Muros torre 1 eje 1 al 5 entre A - E apt 1904 - 1905 | 2025-09-30 | 2025-10-14 | 14 | 27.6 | 32.4 | 117.4 | MURO | 33 | 2 | 117.391
23472 - TERRA (MANAZANA 4) | M - 1288 | Outinord IND 1/2" | Muros torre 1 eje 6 al 11 entre F - J apt 1912 - 1901 | 2025-09-29 | 2025-10-13 | 14 | 27.6 | 33.3 | 120.7 | MURO | 33.35 | 2 | 120.652
23472 - TERRA (MANAZANA 4) | M - 1288 | Outinord IND 1/2" | Muros torre 1 eje 6 al 11 entre F - J apt 1912 - 1901 | 2025-09-29 | 2025-10-13 | 14 | 27.6 | 33.4 | 121 | MURO | 33.35 | 2 | 121.014
23472 - TERRA (MANAZANA 4) | M - 1282 | Outinord IND 1/2" | Muros torre 1 eje 12 al 19 entre 19 entre A - E apt 1908 , 1909 | 2025-09-25 | 2025-10-09 | 14 | 27.6 | 32.6 | 118.1 | MURO | 32.2 | 2 | 118.116
23472 - TERRA (MANAZANA 4) | M - 1282 | Outinord IND 1/2" | Muros torre 1 eje 12 al 19 entre 19 entre A - E apt 1908 , 1909 | 2025-09-25 | 2025-10-09 | 14 | 27.6 | 31.8 | 115.2 | MURO | 32.2 | 2 | 115.217
23472 - TERRA (MANAZANA 4) | M - 1280 | Outinord IND 1/2" | Muros torre 1 eje 1 al 5 entre F - J apt 1802 , 1803 | 2025-09-24 | 2025-10-08 | 14 | 27.6 | 34.7 | 125.7 | MURO | 34.75 | 2 | 125.725
23472 - TERRA (MANAZANA 4) | M - 1280 | Outinord IND 1/2" | Muros torre 1 eje 1 al 5 entre F - J apt 1802 , 1803 | 2025-09-24 | 2025-10-08 | 14 | 27.6 | 34.8 | 126.1 | MURO | 34.75 | 2 | 126.087
23472 - TERRA (MANAZANA 4) | M - 1278 | Outinord IND 1/2 | Muros torre 1 eje 1 al 5 entre A - E apt 1804 , 1805 | 2025-09-23 | 2025-10-07 | 14 | 27.6 | 34.6 | 125.4 | MURO | 34.4 | 2 | 125.362
23472 - TERRA (MANAZANA 4) | M - 1278 | Outinord IND 1/2 | Muros torre 1 eje 1 al 5 entre A - E apt 1804 , 1805 | 2025-09-23 | 2025-10-07 | 14 | 27.6 | 34.2 | 123.9 | MURO | 34.4 | 2 | 123.913
23472 - TERRA (MANAZANA 4) | M - 1276 | Outinord IND 1 / 2" | Muros torre 1 eje 6 al 11 entre F - J apt. 1801, 1812 | 2025-09-22 | 2025-10-06 | 14 | 27.6 | 32.7 | 118.5 | MURO | 32.8 | 2 | 118.478
23472 - TERRA (MANAZANA 4) | M - 1276 | Outinord IND 1 / 2" | Muros torre 1 eje 6 al 11 entre F - J apt. 1801, 1812 | 2025-09-22 | 2025-10-06 | 14 | 27.6 | 32.9 | 119.2 | MURO | 32.8 | 2 | 119.203
23472 - TERRA (MANAZANA 4) | M - 1274 | Outinord IND 1" | Salón comunal 2 placa de transición y torre 2 y 3 eje D - E entre 1 al 8 piso 1 | 2025-09-22 | 2025-10-06 | 14 | 27.6 | 28 | 101.4 | PLACA | 28.15 | 2 | 101.449
23472 - TERRA (MANAZANA 4) | M - 1274 | Outinord IND 1" | Salón comunal 2 placa de transición y torre 2 y 3 eje D - E entre 1 al 8 piso 1 | 2025-09-22 | 2025-10-06 | 14 | 27.6 | 28.3 | 102.5 | PLACA | 28.15 | 2 | 102.536
23472 - TERRA (MANAZANA 4) | M - 1273 | Outinord IND 1/2" | Muros Torre 1 eje 6 al 11 entre A - E Apt 1806, 1807 | 2025-09-20 | 2025-10-04 | 14 | 27.6 | 26.8 | 97.1 | MURO | 26.65 | 2 | 97.101
23472 - TERRA (MANAZANA 4) | M - 1273 | Outinord IND 1/2" | Muros Torre 1 eje 6 al 11 entre A - E Apt 1806, 1807 | 2025-09-20 | 2025-10-04 | 14 | 27.6 | 26.5 | 96 | MURO | 26.65 | 2 | 96.014
23472 - TERRA (MANAZANA 4) | M - 1271 | Outinord IND 1/2" | Muros Torre 1 eje 12 al 19 entre F - J Apt 1810, 1811 | 2025-09-19 | 2025-10-03 | 14 | 27.6 | 34.2 | 123.9 | MURO | 33.8 | 2 | 123.913
23472 - TERRA (MANAZANA 4) | M - 1271 | Outinord IND 1/2" | Muros Torre 1 eje 12 al 19 entre F - J Apt 1810, 1811 | 2025-09-19 | 2025-10-03 | 14 | 27.6 | 33.4 | 121 | MURO | 33.8 | 2 | 121.014
23472 - TERRA (MANAZANA 4) | M - 1270 | Outinord IND 1/2" | Muros Torre 1 eje 12 al 19 entre A - E Apt 1808 1809 | 2025-09-18 | 2025-10-02 | 14 | 27.6 | 28.5 | 103.3 | MURO | 28.35 | 2 | 103.261
23472 - TERRA (MANAZANA 4) | M - 1270 | Outinord IND 1/2" | Muros Torre 1 eje 12 al 19 entre A - E Apt 1808 1809 | 2025-09-18 | 2025-10-02 | 14 | 27.6 | 28.2 | 102.2 | MURO | 28.35 | 2 | 102.174
23472 - TERRA (MANAZANA 4) | M - 1269 | Outinord IND 1/2" | Muros Torre 1 eje 1 al 5 Entre F - J Apt 1702 - 1703 | 2025-09-17 | 2025-10-01 | 14 | 27.6 | 33.2 | 120.3 | MURO | 33.05 | 2 | 120.29
23472 - TERRA (MANAZANA 4) | M - 1269 | Outinord IND 1/2" | Muros Torre 1 eje 1 al 5 Entre F - J Apt 1702 - 1703 | 2025-09-17 | 2025-10-01 | 14 | 27.6 | 32.9 | 119.2 | MURO | 33.05 | 2 | 119.203
23472 - TERRA (MANAZANA 4) | PL - 1268 | Outinord IND 1" | Salon Comunal Placa Sobrerecorrido Ascensor eje 3 al 4 entreA - B | 2025-09-17 | 2025-10-01 | 14 | 27.6 | 33.6 | 121.7 | PLACA | 33.65 | 2 | 121.739
23472 - TERRA (MANAZANA 4) | PL - 1268 | Outinord IND 1" | Salon Comunal Placa Sobrerecorrido Ascensor eje 3 al 4 entreA - B | 2025-09-17 | 2025-10-01 | 14 | 27.6 | 33.7 | 122.1 | PLACA | 33.65 | 2 | 122.101
23472 - TERRA (MANAZANA 4) | PL 1266 | Outinord IND. 1" | Salón comunal vigas y placa de entrepiso eje 1 al 4 entre BP - B piso 3 comunal 1 y escalera tipo 5 eje B - C entre 7" - 7 piso 5 a cubierta comunal 2 | 2025-09-12 | 2025-09-26 | 14 | 27.6 | 30.3 | 109.8 | PLACA | 30.35 | 2 | 109.783
23472 - TERRA (MANAZANA 4) | PL 1266 | Outinord IND. 1" | Salón comunal vigas y placa de entrepiso eje 1 al 4 entre BP - B piso 3 comunal 1 y escalera tipo 5 eje B - C entre 7" - 7 piso 5 a cubierta comunal 2 | 2025-09-12 | 2025-09-26 | 14 | 27.6 | 30.4 | 110.1 | PLACA | 30.35 | 2 | 110.145
23472 - TERRA (MANAZANA 4) | M - 1262 | Outinord IND 1" | Salón comunal 2 foso ascensor del bicicletero piso 5 | 2025-09-09 | 2025-09-23 | 14 | 27.6 | 35.5 | 128.6 |  | 35.55 | 2 | 128.623
23472 - TERRA (MANAZANA 4) | M - 1262 | Outinord IND 1" | Salón comunal 2 foso ascensor del bicicletero piso 5 | 2025-09-09 | 2025-09-23 | 14 | 27.6 | 35.6 | 129 |  | 35.55 | 2 | 128.986
23472 - TERRA (MANAZANA 4) | M - 1260 | Outinord IND 1 / 2" | Muros torre 1 eje 1 al 5 entre A - E apt 1704, 1705 | 2025-09-08 | 2025-09-22 | 14 | 27.6 | 31.6 | 114.5 | MURO | 31.75 | 2 | 114.493
23472 - TERRA (MANAZANA 4) | M - 1260 | Outinord IND 1 / 2" | Muros torre 1 eje 1 al 5 entre A - E apt 1704, 1705 | 2025-09-08 | 2025-09-22 | 14 | 27.6 | 31.9 | 115.6 | MURO | 31.75 | 2 | 115.58
23472 - TERRA (MANAZANA 4) | M-1259 | Outinord IND 1/2" | Muros torre 1 eje 6 al 11 entre F-J Apt. 1701, 1712 | 2025-09-06 | 2025-09-20 | 14 | 27.6 | 29.3 | 106.2 | MURO | 29.2 | 2 | 106.159
23472 - TERRA (MANAZANA 4) | M-1259 | Outinord IND 1/2" | Muros torre 1 eje 6 al 11 entre F-J Apt. 1701, 1712 | 2025-09-06 | 2025-09-20 | 14 | 27.6 | 29.1 | 105.4 | MURO | 29.2 | 2 | 105.435
23472 - TERRA (MANAZANA 4) | M-1257 | Outinord IND 1/2" | Muros torre 1 eje 6 al 11 entre A-E apt 1706-1707 | 2025-09-05 | 2025-09-19 | 14 | 27.6 | 30.1 | 109.1 | MURO | 29.85 | 2 | 109.058
23472 - TERRA (MANAZANA 4) | M-1257 | Outinord IND 1/2" | Muros torre 1 eje 6 al 11 entre A-E apt 1706-1707 | 2025-09-05 | 2025-09-19 | 14 | 27.6 | 29.6 | 107.2 | MURO | 29.85 | 2 | 107.246
23472 - TERRA (MANAZANA 4) | PL-1255 | Outinord IND 1" | Salón comunal vigas y placa eje 8 al 11 entre D-E piso 1 y muros pérgolas N+19.35 torre 1 | 2025-09-05 | 2025-09-19 | 14 | 27.6 | 38.9 | 140.9 | MURO | 38.55 | 2 | 140.942
23472 - TERRA (MANAZANA 4) | PL-1255 | Outinord IND 1" | Salón comunal vigas y placa eje 8 al 11 entre D-E piso 1 y muros pérgolas N+19.35 torre 1 | 2025-09-05 | 2025-09-19 | 14 | 27.6 | 38.2 | 138.4 | MURO | 38.55 | 2 | 138.406
23472 - TERRA (MANAZANA 4) | M - 1250 | Outinord IND 1/2" | Muros torre 1 eje 1 al 5 entre F - J apt 1602 , 1603 | 2025-09-02 | 2025-09-16 | 14 | 27.6 | 34.4 | 124.6 | MURO | 34.1 | 2 | 124.638
23472 - TERRA (MANAZANA 4) | M - 1250 | Outinord IND 1/2" | Muros torre 1 eje 1 al 5 entre F - J apt 1602 , 1603 | 2025-09-02 | 2025-09-16 | 14 | 27.6 | 33.8 | 122.5 | MURO | 34.1 | 2 | 122.464
23472 - TERRA (MANAZANA 4) | M - 1248 | Outinord IND 1/2" | Muros torre 1 eje 1 al 5 entre A - E apt 1604 , 1605 | 2025-09-01 | 2025-09-15 | 14 | 27.6 | 25.3 | 91.7 | MURO | 25.95 | 2 | 91.667
23472 - TERRA (MANAZANA 4) | M - 1248 | Outinord IND 1/2" | Muros torre 1 eje 1 al 5 entre A - E apt 1604 , 1605 | 2025-09-01 | 2025-09-15 | 14 | 27.6 | 26.6 | 96.4 | MURO | 25.95 | 2 | 96.377
23472 - TERRA (MANAZANA 4) | M - 1244 | Outinord IND 1" | Salón comunal escalera tipo 1 eje 3 al 4 entre A - B piso 4 al piso 5 | 2025-08-30 | 2025-09-13 | 14 | 27.6 | 38 | 137.7 |  | 37.75 | 2 | 137.681
23472 - TERRA (MANAZANA 4) | M - 1244 | Outinord IND 1" | Salón comunal escalera tipo 1 eje 3 al 4 entre A - B piso 4 al piso 5 | 2025-08-30 | 2025-09-13 | 14 | 27.6 | 37.5 | 135.9 |  | 37.75 | 2 | 135.87
23472 - TERRA (MANAZANA 4) | M - 1243 | Outinord IND 1 / 2" | Muros torre 1 eje 6 al 11 entre A - E apt 1606, 1607 | 2025-08-29 | 2025-09-12 | 14 | 27.6 | 34.2 | 123.9 | MURO | 33.5 | 2 | 123.913
23472 - TERRA (MANAZANA 4) | M - 1243 | Outinord IND 1 / 2" | Muros torre 1 eje 6 al 11 entre A - E apt 1606, 1607 | 2025-08-29 | 2025-09-12 | 14 | 27.6 | 32.8 | 118.8 | MURO | 33.5 | 2 | 118.841
23472 - TERRA (MANAZANA 4) | M - 1246 | Outinord IND 1/ 2" | Muros Torre 1 Eje 6 al 12 entre F - J Apt 1601 , 1612 | 2025-08-30 | 2025-09-13 | 14 | 27.6 | 29.1 | 105.4 | MURO | 28.95 | 2 | 105.435
23472 - TERRA (MANAZANA 4) | M - 1246 | Outinord IND 1/ 2" | Muros Torre 1 Eje 6 al 12 entre F - J Apt 1601 , 1612 | 2025-08-30 | 2025-09-13 | 14 | 27.6 | 28.8 | 104.3 | MURO | 28.95 | 2 | 104.348
23472 - TERRA (MANAZANA 4) | M - 1241 | Outinord IND 1/2" | Muros torre 1 eje 12 al 19 entre F - J apt 1610, 1611 | 2025-08-28 | 2025-09-11 | 14 | 27.6 | 35.7 | 129.3 | MURO | 35.35 | 2 | 129.348
23472 - TERRA (MANAZANA 4) | M - 1241 | Outinord IND 1/2" | Muros torre 1 eje 12 al 19 entre F - J apt 1610, 1611 | 2025-08-28 | 2025-09-11 | 14 | 27.6 | 35 | 126.8 | MURO | 35.35 | 2 | 126.812
23472 - TERRA (MANAZANA 4) | M - 1239 | Outinord IND 1 / 2 " | Muros Torre 1 Eje 12 al 19 entre A - E Apt 1608 - 1609 | 2025-08-27 | 2025-09-10 | 14 | 27.6 | 43.3 | 156.9 | MURO | 43.4 | 2 | 156.884
23472 - TERRA (MANAZANA 4) | M - 1239 | Outinord IND 1 / 2 " | Muros Torre 1 Eje 12 al 19 entre A - E Apt 1608 - 1609 | 2025-08-27 | 2025-09-10 | 14 | 27.6 | 43.5 | 157.6 | MURO | 43.4 | 2 | 157.609
23472 - TERRA (MANAZANA 4) | PL - 1237 | Outinord IND 1" | Salon comunal vigas pergolas eje 3 al 4 entre A - B cubierta comunal 2 escalera tipo 5 eje B - C entre 7 al 7´ Piso 4 al piso 5 y Placa bicicletero piso 5 y pozo Inyector | 2025-08-27 | 2025-09-10 | 14 | 27.6 | 34.9 | 126.4 | PLACA | 35.45 | 2 | 126.449
23472 - TERRA (MANAZANA 4) | PL - 1237 | Outinord IND 1" | Salon comunal vigas pergolas eje 3 al 4 entre A - B cubierta comunal 2 escalera tipo 5 eje B - C entre 7 al 7´ Piso 4 al piso 5 y Placa bicicletero piso 5 y pozo Inyector | 2025-08-27 | 2025-09-10 | 14 | 27.6 | 36 | 130.4 | PLACA | 35.45 | 2 | 130.435
23472 - TERRA (MANAZANA 4) | M - 1236 | Outinord IND 1 / 2" | Muro torre 1 eje 1 al 5 entre F - J apt 1502 - 1503 y cimentación escalera entre torres 2 y 3 | 2025-08-26 | 2025-09-09 | 14 | 27.6 | 27.1 | 98.2 | MURO | 26.8 | 2 | 98.188
23472 - TERRA (MANAZANA 4) | M - 1236 | Outinord IND 1 / 2" | Muro torre 1 eje 1 al 5 entre F - J apt 1502 - 1503 y cimentación escalera entre torres 2 y 3 | 2025-08-26 | 2025-09-09 | 14 | 27.6 | 26.5 | 96 | MURO | 26.8 | 2 | 96.014
23472 - TERRA (MANAZANA 4) | M - 1234 | Outinord IND 1 / 2" | Muros torre 1 eje 1 al 5 entre A - E apt 1504, 1505 | 2025-08-25 | 2025-09-08 | 14 | 27.6 | 30.6 | 110.9 | MURO | 30 | 2 | 110.87
23472 - TERRA (MANAZANA 4) | M - 1234 | Outinord IND 1 / 2" | Muros torre 1 eje 1 al 5 entre A - E apt 1504, 1505 | 2025-08-25 | 2025-09-08 | 14 | 27.6 | 29.4 | 106.5 | MURO | 30 | 2 | 106.522
23472 - TERRA (MANAZANA 4) | M-1232 | Outinord IND ½" | Muros torre 1 eje 16 al 11 entre F - J apto 1501, 1512 | 2025-08-23 | 2025-09-06 | 14 | 27.6 | 27 | 97.8 | MURO | 27.45 | 2 | 97.826
23472 - TERRA (MANAZANA 4) | M-1232 | Outinord IND ½" | Muros torre 1 eje 16 al 11 entre F - J apto 1501, 1512 | 2025-08-23 | 2025-09-06 | 14 | 27.6 | 27.9 | 101.1 | MURO | 27.45 | 2 | 101.087
23472 - TERRA (MANAZANA 4) | M-1230 | Outinord IND ½" | Muros torre 1 eje 6 al 11 entre A - E apto 1506, 1507 | 2025-08-22 | 2025-09-05 | 14 | 27.6 | 43.9 | 159.1 | MURO | 43.25 | 2 | 159.058
23472 - TERRA (MANAZANA 4) | M-1230 | Outinord IND ½" | Muros torre 1 eje 6 al 11 entre A - E apto 1506, 1507 | 2025-08-22 | 2025-09-05 | 14 | 27.6 | 42.6 | 154.3 | MURO | 43.25 | 2 | 154.348
23472 - TERRA (MANAZANA 4) | M-1228 | Outinord IND ½" | Muros torre 1 eje 11 al 19 entre F - J apto 1511, 1510 | 2025-08-21 | 2025-09-04 | 14 | 27.6 | 27.5 | 99.6 | MURO | 27 | 2 | 99.638
23472 - TERRA (MANAZANA 4) | M-1228 | Outinord IND ½" | Muros torre 1 eje 11 al 19 entre F - J apto 1511, 1510 | 2025-08-21 | 2025-09-04 | 14 | 27.6 | 26.5 | 96 | MURO | 27 | 2 | 96.014
23472 - TERRA (MANAZANA 4) | M-1225 | Outinord IND ½" | Muros torre 1 eje 12 al 19 entre A - E apto 1508, 1509 | 2025-08-20 | 2025-09-03 | 14 | 27.6 | 27.4 | 99.3 | MURO | 27.1 | 2 | 99.275
23472 - TERRA (MANAZANA 4) | M-1225 | Outinord IND ½" | Muros torre 1 eje 12 al 19 entre A - E apto 1508, 1509 | 2025-08-20 | 2025-09-03 | 14 | 27.6 | 26.8 | 97.1 | MURO | 27.1 | 2 | 97.101
23472 - TERRA (MANAZANA 4) | M - 1224 | Outinord IND 1/2" | Muros Torre 1 eje 1 al 5 entre F - J Apt 1402, 1403 | 2025-08-19 | 2025-09-02 | 14 | 27.6 | 26.9 | 97.5 | MURO | 26.25 | 2 | 97.464
23472 - TERRA (MANAZANA 4) | M - 1224 | Outinord IND 1/2" | Muros Torre 1 eje 1 al 5 entre F - J Apt 1402, 1403 | 2025-08-19 | 2025-09-02 | 14 | 27.6 | 25.6 | 92.8 | MURO | 26.25 | 2 | 92.754
23472 - TERRA (MANAZANA 4) | M - 1222 | Outinord IND 1/2" | Muros torre 1 eje 1 al 5 entre A - J apt 1404, 1405 | 2025-08-15 | 2025-08-29 | 14 | 27.6 | 28.5 | 103.3 | MURO | 28 | 2 | 103.261
23472 - TERRA (MANAZANA 4) | M - 1222 | Outinord IND 1/2" | Muros torre 1 eje 1 al 5 entre A - J apt 1404, 1405 | 2025-08-15 | 2025-08-29 | 14 | 27.6 | 27.5 | 99.6 | MURO | 28 | 2 | 99.638
23472 - TERRA (MANAZANA 4) | M-1218 | Outinord IND 1/2" | Muros torre 1 eje 6 al 11 entre A - E apt 1406, 1407 | 2025-08-13 | 2025-08-27 | 14 | 27.6 | 30.3 | 109.8 | MURO | 30.4 | 2 | 109.783
23472 - TERRA (MANAZANA 4) | M-1218 | Outinord IND 1/2" | Muros torre 1 eje 6 al 11 entre A - E apt 1406, 1407 | 2025-08-13 | 2025-08-27 | 14 | 27.6 | 30.5 | 110.5 | MURO | 30.4 | 2 | 110.507
23472 - TERRA (MANAZANA 4) | M - 1220 | Outinord IND 1/2" | Muros torre 1 eje 6 al 11 entre F - J apt 1401, 1412 | 2025-08-14 | 2025-08-28 | 14 | 27.6 | 31 | 112.3 | MURO | 31.25 | 2 | 112.319
23472 - TERRA (MANAZANA 4) | M - 1220 | Outinord IND 1/2" | Muros torre 1 eje 6 al 11 entre F - J apt 1401, 1412 | 2025-08-14 | 2025-08-28 | 14 | 27.6 | 31.5 | 114.1 | MURO | 31.25 | 2 | 114.13
23472 - TERRA (MANAZANA 4) | M-1213 | Outinord IND 1" | Salón comunal escalera tipo 1 eje 3 al 4 entre A-B piso 3 al piso 4 media caña muro perimetral junta cimentación sótano | 2025-08-12 | 2025-08-26 | 14 | 27.6 | 24.1 | 87.3 | MURO | 23.6 | 2 | 87.319
23472 - TERRA (MANAZANA 4) | M-1213 | Outinord IND 1" | Salón comunal escalera tipo 1 eje 3 al 4 entre A-B piso 3 al piso 4 media caña muro perimetral junta cimentación sótano | 2025-08-12 | 2025-08-26 | 14 | 27.6 | 23.1 | 83.7 | MURO | 23.6 | 2 | 83.696
23472 - TERRA (MANAZANA 4) | M-1212 | Outinord IND 1/2" | Muros torre 1 eje 12 al 19 entre A-E apt 1408, 1409 | 2025-08-11 | 2025-08-25 | 14 | 27.6 | 31.1 | 112.7 | MURO | 31.15 | 2 | 112.681
23472 - TERRA (MANAZANA 4) | M-1212 | Outinord IND 1/2" | Muros torre 1 eje 12 al 19 entre A-E apt 1408, 1409 | 2025-08-11 | 2025-08-25 | 14 | 27.6 | 31.2 | 113 | MURO | 31.15 | 2 | 113.043
23472 - TERRA (MANAZANA 4) | M-1215 | Outinord IND ½" | Muros torre 1 eje 12 al 19 entre F - J apto 1411, 1410 | 2025-08-12 | 2025-08-26 | 14 | 27.6 | 38.7 | 140.2 | MURO | 38.1 | 2 | 140.217
23472 - TERRA (MANAZANA 4) | M-1215 | Outinord IND ½" | Muros torre 1 eje 12 al 19 entre F - J apto 1411, 1410 | 2025-08-12 | 2025-08-26 | 14 | 27.6 | 37.5 | 135.9 | MURO | 38.1 | 2 | 135.87
23472 - TERRA (MANAZANA 4) | M -1210 | Outinord IND 1/2" | Muros torre 1 eje 1 al 5 entre F - J apt 1302, 1303 | 2025-08-09 | 2025-08-23 | 14 | 27.6 | 28.2 | 102.2 | MURO | 27.5 | 2 | 102.174
23472 - TERRA (MANAZANA 4) | M -1210 | Outinord IND 1/2" | Muros torre 1 eje 1 al 5 entre F - J apt 1302, 1303 | 2025-08-09 | 2025-08-23 | 14 | 27.6 | 26.8 | 97.1 | MURO | 27.5 | 2 | 97.101
23472 - TERRA (MANAZANA 4) | M - 1202 | Outinord IND 1/2" | Muros torre 1 eje 6 al 11 entre A - E apt 1306, 1307 | 2025-08-02 | 2025-08-16 | 14 | 27.6 | 25.7 | 93.1 | MURO | 25.6 | 2 | 93.116
23472 - TERRA (MANAZANA 4) | M - 1202 | Outinord IND 1/2" | Muros torre 1 eje 6 al 11 entre A - E apt 1306, 1307 | 2025-08-02 | 2025-08-16 | 14 | 27.6 | 25.5 | 92.4 | MURO | 25.6 | 2 | 92.391
23472 - TERRA (MANAZANA 4) | M - 1201 | Outinord IND 1/2" | Muros torre 1 eje 12 al 19 entre F - J apt 1310, 1311 | 2025-08-01 | 2025-08-15 | 14 | 27.6 | 35.4 | 128.3 | MURO | 35.55 | 2 | 128.261
23472 - TERRA (MANAZANA 4) | M - 1201 | Outinord IND 1/2" | Muros torre 1 eje 12 al 19 entre F - J apt 1310, 1311 | 2025-08-01 | 2025-08-15 | 14 | 27.6 | 35.7 | 129.3 | MURO | 35.55 | 2 | 129.348
23472 - TERRA (MANAZANA 4) | M-1200 | Outinord IND ½" | Muros torre 1 eje 12 al 19 entre A - E apto 1308, 1309 | 2025-07-31 | 2025-08-14 | 14 | 27.6 | 31.3 | 113.4 | MURO | 30.7 | 2 | 113.406
23472 - TERRA (MANAZANA 4) | M-1200 | Outinord IND ½" | Muros torre 1 eje 12 al 19 entre A - E apto 1308, 1309 | 2025-07-31 | 2025-08-14 | 14 | 27.6 | 30.1 | 109.1 | MURO | 30.7 | 2 | 109.058
23472 - TERRA (MANAZANA 4) | PL-1199 | C. Plástico 1" | Salón comunal 1 placa contrapiso eje 1 al 4 entre BP - B | 2025-07-31 | 2025-08-14 | 14 | 27.6 | 31.9 | 115.6 | PLACA | 32.4 | 2 | 115.58
23472 - TERRA (MANAZANA 4) | PL-1199 | C. Plástico 1" | Salón comunal 1 placa contrapiso eje 1 al 4 entre BP - B | 2025-07-31 | 2025-08-14 | 14 | 27.6 | 32.9 | 119.2 | PLACA | 32.4 | 2 | 119.203
23472 - TERRA (MANAZANA 4) | PL-1198 | Outinord IND 1" | Placa aligerada y vigas de cubierta salón comunal eje 3 al 4 entre A - C | 2025-07-30 | 2025-08-13 | 14 | 27.6 | 32.4 | 117.4 | PLACA | 31.8 | 2 | 117.391
23472 - TERRA (MANAZANA 4) | PL-1198 | Outinord IND 1" | Placa aligerada y vigas de cubierta salón comunal eje 3 al 4 entre A - C | 2025-07-30 | 2025-08-13 | 14 | 27.6 | 31.2 | 113 | PLACA | 31.8 | 2 | 113.043
23472 - TERRA (MANAZANA 4) | PL-1197 | Outinord IND 1 Fibra 1" | Placa aligerada de cubierta salón comunal eje 3 al 4 entre A - C | 2025-07-30 | 2025-08-13 | 14 | 27.6 | 40.6 | 147.1 | PLACA | 40.8 | 2 | 147.101
23472 - TERRA (MANAZANA 4) | PL-1197 | Outinord IND 1 Fibra 1" | Placa aligerada de cubierta salón comunal eje 3 al 4 entre A - C | 2025-07-30 | 2025-08-13 | 14 | 27.6 | 41 | 148.6 | PLACA | 40.8 | 2 | 148.551
23472 - TERRA (MANAZANA 4) | PL-1195 | Outinord IND 1" | Vigas y placa aligerada salón comunal de cubierta eje 3 al 4 entre A - C y escalera tipo 5 eje B - C entre 7 al 7´ piso 3 al piso 4 | 2025-07-30 | 2025-08-13 | 14 | 27.6 | 39.3 | 142.4 | PLACA | 39.9 | 2 | 142.391
23472 - TERRA (MANAZANA 4) | PL-1195 | Outinord IND 1" | Vigas y placa aligerada salón comunal de cubierta eje 3 al 4 entre A - C y escalera tipo 5 eje B - C entre 7 al 7´ piso 3 al piso 4 | 2025-07-30 | 2025-08-13 | 14 | 27.6 | 40.5 | 146.7 | PLACA | 39.9 | 2 | 146.739
23472 - TERRA (MANAZANA 4) | M - 1192 | Outinord IND 1/2" | Muros torre 1, eje 1 al 5 entre F - J, Apt. 1202 - 1203. | 2025-07-26 | 2025-08-09 | 14 | 27.6 | 33.8 | 122.5 | MURO | 33.15 | 2 | 122.464
23472 - TERRA (MANAZANA 4) | M - 1192 | Outinord IND 1/2" | Muros torre 1, eje 1 al 5 entre F - J, Apt. 1202 - 1203. | 2025-07-26 | 2025-08-09 | 14 | 27.6 | 32.5 | 117.8 | MURO | 33.15 | 2 | 117.754
23472 - TERRA (MANAZANA 4) | M - 1190 | Outinord IND 1/2" | Muros torre 1, eje 13 al 19 entre F - J, Apt. 1310 - 1311. | 2025-07-25 | 2025-08-08 | 14 | 27.6 | 31.2 | 113 | MURO | 30.6 | 2 | 113.043
23472 - TERRA (MANAZANA 4) | M - 1190 | Outinord IND 1/2" | Muros torre 1, eje 13 al 19 entre F - J, Apt. 1310 - 1311. | 2025-07-25 | 2025-08-08 | 14 | 27.6 | 30 | 108.7 | MURO | 30.6 | 2 | 108.696
23472 - TERRA (MANAZANA 4) | M-1188 | Outinord IND ½" | Muros torre 1 eje 6 al 11 entre F - J apto 1201, 1212 | 2025-07-24 | 2025-08-07 | 14 | 27.6 | 24.3 | 88 | MURO | 24.1 | 2 | 88.043
23472 - TERRA (MANAZANA 4) | M-1188 | Outinord IND ½" | Muros torre 1 eje 6 al 11 entre F - J apto 1201, 1212 | 2025-07-24 | 2025-08-07 | 14 | 27.6 | 23.9 | 86.6 | MURO | 24.1 | 2 | 86.594
23472 - TERRA (MANAZANA 4) | PL-1186 | Outinord IND 1" Fibra | Salón comunal placa cubierta eje 4 al 7 entre A - C comunal 2 | 2025-07-24 | 2025-08-07 | 14 | 27.6 | 29.9 | 108.3 | PLACA | 29.65 | 2 | 108.333
23472 - TERRA (MANAZANA 4) | PL-1186 | Outinord IND 1" Fibra | Salón comunal placa cubierta eje 4 al 7 entre A - C comunal 2 | 2025-07-24 | 2025-08-07 | 14 | 27.6 | 29.4 | 106.5 | PLACA | 29.65 | 2 | 106.522
23472 - TERRA (MANAZANA 4) | PL-1185 | Outinord IND 1" | Salón comunal 2 vigas de placa cubierta eje 4 al 7 entre A - C | 2025-07-24 | 2025-08-07 | 14 | 27.6 | 35 | 126.8 | PLACA | 34.4 | 2 | 126.812
23472 - TERRA (MANAZANA 4) | PL-1185 | Outinord IND 1" | Salón comunal 2 vigas de placa cubierta eje 4 al 7 entre A - C | 2025-07-24 | 2025-08-07 | 14 | 27.6 | 33.8 | 122.5 | PLACA | 34.4 | 2 | 122.464
23472 - TERRA (MANAZANA 4) | PL-1184 | Outinord IND 1" | Salón comunal 2 vigas de placa cubierta eje 4 al 7 entre A - C | 2025-07-24 | 2025-08-07 | 14 | 27.6 | 32.3 | 117 | PLACA | 32.8 | 2 | 117.029
23472 - TERRA (MANAZANA 4) | PL-1184 | Outinord IND 1" | Salón comunal 2 vigas de placa cubierta eje 4 al 7 entre A - C | 2025-07-24 | 2025-08-07 | 14 | 27.6 | 33.3 | 120.7 | PLACA | 32.8 | 2 | 120.652
23472 - TERRA (MANAZANA 4) | M-1183 | Outinord IND ½" | Muros torre 1 eje 6 al 11 entre A - E apto 1206, 1207 y columna de salón comunal 1 eje 4 entre A - B | 2025-07-23 | 2025-08-06 | 14 | 27.6 | 26.6 | 96.4 | MURO | 26.75 | 2 | 96.377
23472 - TERRA (MANAZANA 4) | M-1183 | Outinord IND ½" | Muros torre 1 eje 6 al 11 entre A - E apto 1206, 1207 y columna de salón comunal 1 eje 4 entre A - B | 2025-07-23 | 2025-08-06 | 14 | 27.6 | 26.9 | 97.5 | MURO | 26.75 | 2 | 97.464
23472 - TERRA (MANAZANA 4) | M-1181 | Outinord IND ½" | Muros torre 1 eje 12 al 19 entre F - J apto 1211, 1210 | 2025-07-22 | 2025-08-05 | 14 | 27.6 | 30.6 | 110.9 | MURO | 30 | 2 | 110.87
23472 - TERRA (MANAZANA 4) | M-1181 | Outinord IND ½" | Muros torre 1 eje 12 al 19 entre F - J apto 1211, 1210 | 2025-07-22 | 2025-08-05 | 14 | 27.6 | 29.4 | 106.5 | MURO | 30 | 2 | 106.522
23472 - TERRA (MANAZANA 4) | M - 1179 | Outinord IND 1" | Salón comunal escalera tipo 1, eje 3 al 4 entre A - B primer tramo piso 1 al piso 3, comunal 2 y muros MC1, eje 4 entre A - B comunal 1. | 2025-07-22 | 2025-08-05 | 14 | 27.6 | 29 | 105.1 | MURO | 28.8 | 2 | 105.072
23472 - TERRA (MANAZANA 4) | M - 1179 | Outinord IND 1" | Salón comunal escalera tipo 1, eje 3 al 4 entre A - B primer tramo piso 1 al piso 3, comunal 2 y muros MC1, eje 4 entre A - B comunal 1. | 2025-07-22 | 2025-08-05 | 14 | 27.6 | 28.6 | 103.6 | MURO | 28.8 | 2 | 103.623
23472 - TERRA (MANAZANA 4) | PL - 1178 | Outinord IND 1/2" | Muros torre 1, eje 12 al 19, entre A - E, Apt. 1208, 1209. | 2025-07-21 | 2025-08-04 | 14 | 27.6 | 36.4 | 131.9 | MURO | 36.45 | 2 | 131.884
23472 - TERRA (MANAZANA 4) | PL - 1178 | Outinord IND 1/2" | Muros torre 1, eje 12 al 19, entre A - E, Apt. 1208, 1209. | 2025-07-21 | 2025-08-04 | 14 | 27.6 | 36.5 | 132.2 | MURO | 36.45 | 2 | 132.246
23472 - TERRA (MANAZANA 4) | M - 1170 | Outinord IND. 1" | Salon Comunal Columnas C - 04, eje 1 - A, 1 - B, 1 - C, 2 - A, 2 - B, 2 - C Piso 5 | 2025-07-17 | 2025-07-31 | 14 | 27.6 | 34.1 | 123.6 |  | 33.6 | 2 | 123.551
23472 - TERRA (MANAZANA 4) | M - 1170 | Outinord IND. 1" | Salon Comunal Columnas C - 04, eje 1 - A, 1 - B, 1 - C, 2 - A, 2 - B, 2 - C Piso 5 | 2025-07-17 | 2025-07-31 | 14 | 27.6 | 33.1 | 119.9 |  | 33.6 | 2 | 119.928
23472 - TERRA (MANAZANA 4) | M - 1163 | Outinord IND 1" | Salón comunal muros foso ascensor y escalera eje 3 al 4, entre A - B y columnas C-4, eje 2-A, 3-A, 3-C, 4-A, 4-C, piso 5 y escalera tipo 1, eje 3 al 4 entre A - B, sótano a piso 1, segundo tramo. | 2025-07-14 | 2025-07-28 | 14 | 27.6 | 30.4 | 110.1 | MURO | 30.1 | 2 | 110.145
23472 - TERRA (MANAZANA 4) | M - 1163 | Outinord IND 1" | Salón comunal muros foso ascensor y escalera eje 3 al 4, entre A - B y columnas C-4, eje 2-A, 3-A, 3-C, 4-A, 4-C, piso 5 y escalera tipo 1, eje 3 al 4 entre A - B, sótano a piso 1, segundo tramo. | 2025-07-14 | 2025-07-28 | 14 | 27.6 | 29.8 | 108 | MURO | 30.1 | 2 | 107.971
23472 - TERRA (MANAZANA 4) | M - 1154 | C. fluido 1/2" | Salón comunal 1, columnas C - 01, eje 1 - A, 2 - A, 1 - B. | 2025-07-09 | 2025-07-23 | 14 | 27.6 | 30.8 | 111.6 |  | 30.9 | 2 | 111.594
23472 - TERRA (MANAZANA 4) | M - 1154 | C. fluido 1/2" | Salón comunal 1, columnas C - 01, eje 1 - A, 2 - A, 1 - B. | 2025-07-09 | 2025-07-23 | 14 | 27.6 | 31 | 112.3 |  | 30.9 | 2 | 112.319
23472 - TERRA (MANAZANA 4) | M - 1153 | Outinord IND 1" | Rampa #2, eje 1 al 2 entre C - D N + 0.0 al N + 1.50, salón comunal 2. | 2025-07-09 | 2025-07-23 | 14 | 27.6 | 33.2 | 120.3 |  | 33.35 | 2 | 120.29
23472 - TERRA (MANAZANA 4) | M - 1153 | Outinord IND 1" | Rampa #2, eje 1 al 2 entre C - D N + 0.0 al N + 1.50, salón comunal 2. | 2025-07-09 | 2025-07-23 | 14 | 27.6 | 33.5 | 121.4 |  | 33.35 | 2 | 121.377
23472 - TERRA (MANAZANA 4) | PL - 1149 | Outinord IND 1" | Salon Comunal Placa Aligerada eje 1 al 4 entre A - C Piso 5 y Columna C - 01 eje 5 - A, 5 - B, 5 - C, 6 - A , 6 - B, 6 - C, 7 - A, 7 - B, 7 - C, Piso 5 a cubierta y escalera Tipo 1 eje 3 al 4 entre A - B Sótano a piso 1 | 2025-07-08 | 2025-07-22 | 14 | 27.6 | 26.6 | 96.4 | PLACA | 26.7 | 2 | 96.377
23472 - TERRA (MANAZANA 4) | PL - 1149 | Outinord IND 1" | Salon Comunal Placa Aligerada eje 1 al 4 entre A - C Piso 5 y Columna C - 01 eje 5 - A, 5 - B, 5 - C, 6 - A , 6 - B, 6 - C, 7 - A, 7 - B, 7 - C, Piso 5 a cubierta y escalera Tipo 1 eje 3 al 4 entre A - B Sótano a piso 1 | 2025-07-08 | 2025-07-22 | 14 | 27.6 | 26.8 | 97.1 | PLACA | 26.7 | 2 | 97.101
23472 - TERRA (MANAZANA 4) | PL - 1150 | Outinord Ind 1" | Salon Comunal Placa Aligerada eje 1 al 4 entre A - C y columnas C - 01 eje 5 - A, 5 - B, 5 - C, 6 - A, 6 - B, 6 - C, 7 - A, 7 - B, 7 - C Piso 5 a Cubierta y Escalera Tipo 1 eje 3 al 4 Entre A - B sótano a Piso 1 | 2025-07-08 | 2025-07-22 | 14 | 27.6 | 25 | 90.6 | PLACA | 25.15 | 2 | 90.58
23472 - TERRA (MANAZANA 4) | PL - 1150 | Outinord Ind 1" | Salon Comunal Placa Aligerada eje 1 al 4 entre A - C y columnas C - 01 eje 5 - A, 5 - B, 5 - C, 6 - A, 6 - B, 6 - C, 7 - A, 7 - B, 7 - C Piso 5 a Cubierta y Escalera Tipo 1 eje 3 al 4 Entre A - B sótano a Piso 1 | 2025-07-08 | 2025-07-22 | 14 | 27.6 | 25.3 | 91.7 | PLACA | 25.15 | 2 | 91.667
23472 - TERRA (MANAZANA 4) | M-1142 | C.Fluido ½" | Salón comunal 1 columnas C-01 eje 4A, 3A, 2B | 2025-07-04 | 2025-07-18 | 14 | 27.6 | 38.9 | 140.9 |  | 38.65 | 2 | 140.942
23472 - TERRA (MANAZANA 4) | M-1142 | C.Fluido ½" | Salón comunal 1 columnas C-01 eje 4A, 3A, 2B | 2025-07-04 | 2025-07-18 | 14 | 27.6 | 38.4 | 139.1 |  | 38.65 | 2 | 139.13
23472 - TERRA (MANAZANA 4) | M-1254 | Outinord IND 1/2" | Muros Torre 1 eje 12 al 19 entre F-J Apt 1710, 1711 | 2025-09-04 | 2025-09-18 | 14 | 27.5 | 34.6 | 125.8 | MURO | 34.45 | 2 | 125.818
23472 - TERRA (MANAZANA 4) | M-1254 | Outinord IND 1/2" | Muros Torre 1 eje 12 al 19 entre F-J Apt 1710, 1711 | 2025-09-04 | 2025-09-18 | 14 | 27.5 | 34.3 | 124.7 | MURO | 34.45 | 2 | 124.727
23472 - TERRA (MANAZANA 4) | M-1252 | Outinord IND 1/2" | Muros Torre 1 eje 12 al 19 entre A-E Apt 1708,1709 | 2025-09-03 | 2025-09-17 | 14 | 27.5 | 35.6 | 129.5 | MURO | 35.8 | 2 | 129.455
23472 - TERRA (MANAZANA 4) | M-1252 | Outinord IND 1/2" | Muros Torre 1 eje 12 al 19 entre A-E Apt 1708,1709 | 2025-09-03 | 2025-09-17 | 14 | 27.5 | 36 | 130.9 | MURO | 35.8 | 2 | 130.909
23472 - TERRA (MANAZANA 4) | M-1208 | Outinord IND 1" | Salón comunal muros que conforman la escalera tipo 1 foso ascensor eje 3 al 4 entre A-B cubierta y columnas C-5 ejes 3-A, 4-A | 2025-08-06 | 2025-08-20 | 14 | 27.5 | 30.3 | 110.2 | MURO | 30.25 | 2 | 110.182
23472 - TERRA (MANAZANA 4) | M-1208 | Outinord IND 1" | Salón comunal muros que conforman la escalera tipo 1 foso ascensor eje 3 al 4 entre A-B cubierta y columnas C-5 ejes 3-A, 4-A | 2025-08-06 | 2025-08-20 | 14 | 27.5 | 30.2 | 109.8 | MURO | 30.25 | 2 | 109.818
23472 - TERRA (MANAZANA 4) | M-1207 | Outinord IND 1/2" | Muros torre 1 eje 1 al 5 entre A-F apto 1304.1305 | 2025-08-05 | 2025-08-19 | 14 | 27.5 | 27.2 | 98.9 | MURO | 27.05 | 2 | 98.909
23472 - TERRA (MANAZANA 4) | M-1207 | Outinord IND 1/2" | Muros torre 1 eje 1 al 5 entre A-F apto 1304.1305 | 2025-08-05 | 2025-08-19 | 14 | 27.5 | 26.9 | 97.8 | MURO | 27.05 | 2 | 97.818
23472 - TERRA (MANAZANA 4) | M-1205 | Outinord IND 1/2" | Muros torre 1 eje 6 al 11 entre F-J apt 1301,1312 | 2025-08-04 | 2025-08-18 | 14 | 27.5 | 30 | 109.1 | MURO | 29.8 | 2 | 109.091
23472 - TERRA (MANAZANA 4) | M-1205 | Outinord IND 1/2" | Muros torre 1 eje 6 al 11 entre F-J apt 1301,1312 | 2025-08-04 | 2025-08-18 | 14 | 27.5 | 29.6 | 107.6 | MURO | 29.8 | 2 | 107.636
23472 - TERRA (MANAZANA 4) | M-1203 | Outinord IND 1" | Salón comunal segundo tramo de escalera tipo 1 eje 3 al 4 entre A-B del piso 1 al piso 3 | 2025-08-04 | 2025-08-18 | 14 | 27.5 | 30.8 | 112 |  | 30.5 | 2 | 112
23472 - TERRA (MANAZANA 4) | M-1203 | Outinord IND 1" | Salón comunal segundo tramo de escalera tipo 1 eje 3 al 4 entre A-B del piso 1 al piso 3 | 2025-08-04 | 2025-08-18 | 14 | 27.5 | 30.2 | 109.8 |  | 30.5 | 2 | 109.818
23472 - TERRA (MANAZANA 4) | PL - 1391 | Outinord IND 1" | Escalera torre 1 eje 1 al 2 entre C - D costado occidental piso 24 a cubierta bordillos de las placas de la cubierta de los ascensores y escaleras eje 17' entre D - F , E - F y eje E entre 8 al 11' | 2026-01-30 | 2026-02-13 | 14 | 20.7 | 30.4 | 146.9 | PLACA | 30.25 | 2 | 146.86
23472 - TERRA (MANAZANA 4) | PL - 1391 | Outinord IND 1" | Escalera torre 1 eje 1 al 2 entre C - D costado occidental piso 24 a cubierta bordillos de las placas de la cubierta de los ascensores y escaleras eje 17' entre D - F , E - F y eje E entre 8 al 11' | 2026-01-30 | 2026-02-13 | 14 | 20.7 | 30.1 | 145.4 | PLACA | 30.25 | 2 | 145.411
23472 - TERRA (MANAZANA 4) | PL - 1387 | outinord IND 1" | Escalera torre1 eje 1 al 2 entre D - G costado occidental piso 23 al piso 24 | 2026-01-20 | 2026-02-03 | 14 | 20.7 | 22.6 | 109.2 |  | 22.7 | 2 | 109.179
23472 - TERRA (MANAZANA 4) | PL - 1387 | outinord IND 1" | Escalera torre1 eje 1 al 2 entre D - G costado occidental piso 23 al piso 24 | 2026-01-20 | 2026-02-03 | 14 | 20.7 | 22.8 | 110.1 |  | 22.7 | 2 | 110.145
23472 - TERRA (MANAZANA 4) | PL-1382 | Outinord IND 1" | Escalera torre 1 eje 17 al 19 entre D - G costado oriental piso 24 a cubierta | 2025-12-17 | 2025-12-31 | 14 | 20.7 | 33.4 | 161.4 |  | 32.85 | 2 | 161.353
23472 - TERRA (MANAZANA 4) | PL-1382 | Outinord IND 1" | Escalera torre 1 eje 17 al 19 entre D - G costado oriental piso 24 a cubierta | 2025-12-17 | 2025-12-31 | 14 | 20.7 | 32.3 | 156 |  | 32.85 | 2 | 156.039
23472 - TERRA (MANAZANA 4) | PL-1385 | Outinord IND con fibra y inclusión de aire | Placa de cubierta torre 1 cuarto de sets y recorrido ascensor | 2025-12-19 | 2026-01-02 | 14 | 20.7 | 29.2 | 141.1 | PLACA | 29.05 | 2 | 141.063
23472 - TERRA (MANAZANA 4) | PL-1385 | Outinord IND con fibra y inclusión de aire | Placa de cubierta torre 1 cuarto de sets y recorrido ascensor | 2025-12-19 | 2026-01-02 | 14 | 20.7 | 28.9 | 139.6 | PLACA | 29.05 | 2 | 139.614
23472 - TERRA (MANAZANA 4) | PL - 1380 | Outinord IND 1" | Escalera costado oriental torre 1 eje 17 al 19 entre D – G piso 23 al piso 24 | 2025-12-12 | 2025-12-26 | 14 | 20.7 | 24 | 115.9 |  | 24.1 | 2 | 115.942
23472 - TERRA (MANAZANA 4) | PL - 1380 | Outinord IND 1" | Escalera costado oriental torre 1 eje 17 al 19 entre D – G piso 23 al piso 24 | 2025-12-12 | 2025-12-26 | 14 | 20.7 | 24.2 | 116.9 |  | 24.1 | 2 | 116.908
23472 - TERRA (MANAZANA 4) | PL - 1378 | Outinord IND 1" | Escalera Torre 1 Eje 17 al 19 entre D – G costado oriental piso 22 al piso 23 | 2025-12-05 | 2025-12-19 | 14 | 20.7 | 32.4 | 156.5 |  | 32.55 | 2 | 156.522
23472 - TERRA (MANAZANA 4) | PL - 1378 | Outinord IND 1" | Escalera Torre 1 Eje 17 al 19 entre D – G costado oriental piso 22 al piso 23 | 2025-12-05 | 2025-12-19 | 14 | 20.7 | 32.7 | 158 |  | 32.55 | 2 | 157.971
23472 - TERRA (MANAZANA 4) | PL - 1377 | Outinord IND con fibra y inclución de aire 1" | Placa de cubierta torre 1 recorrido foso de ascensores 1 y 2 eje 8 al 10 entre D -E y placa de cubierta de las escaleras costado oriental eje 17 al 19 entre D – G y costado occidental eje 1 al 2 entre D – G | 2025-12-05 | 2025-12-19 | 14 | 20.7 | 34.9 | 168.6 | PLACA | 34.4 | 2 | 168.599
23472 - TERRA (MANAZANA 4) | PL - 1377 | Outinord IND con fibra y inclución de aire 1" | Placa de cubierta torre 1 recorrido foso de ascensores 1 y 2 eje 8 al 10 entre D -E y placa de cubierta de las escaleras costado oriental eje 17 al 19 entre D – G y costado occidental eje 1 al 2 entre D – G | 2025-12-05 | 2025-12-19 | 14 | 20.7 | 33.9 | 163.8 | PLACA | 34.4 | 2 | 163.768
23472 - TERRA (MANAZANA 4) | PL - 1375 | Outinord Ind 1" | Escalera torre 1 eje 17 al 19 entre D- G costado oriental piso 21 al piso 22 | 2025-12-02 | 2025-12-16 | 14 | 20.7 | 20.3 | 98.1 |  | 20.1 | 2 | 98.068
23472 - TERRA (MANAZANA 4) | PL - 1375 | Outinord Ind 1" | Escalera torre 1 eje 17 al 19 entre D- G costado oriental piso 21 al piso 22 | 2025-12-02 | 2025-12-16 | 14 | 20.7 | 19.9 | 96.1 |  | 20.1 | 2 | 96.135
23472 - TERRA (MANAZANA 4) | PL - 1368 | Outinord IND con fibra y fibra de polipropileno | Placa cubierta torre 1 eje 7 al 12 entre F - J | 2025-11-25 | 2025-12-09 | 14 | 20.7 | 23.9 | 115.5 | PLACA | 24 | 2 | 115.459
23472 - TERRA (MANAZANA 4) | PL - 1368 | Outinord IND con fibra y fibra de polipropileno | Placa cubierta torre 1 eje 7 al 12 entre F - J | 2025-11-25 | 2025-12-09 | 14 | 20.7 | 24.1 | 116.4 | PLACA | 24 | 2 | 116.425
23472 - TERRA (MANAZANA 4) | PL-1369 | Outinord IND 1" con fibra de polipropileno y inclusion de aire | Placa cubierta torre 1 eje 1 al 16 entre F - J | 2025-11-26 | 2025-12-10 | 14 | 20.7 | 23.9 | 115.5 | PLACA | 24.55 | 2 | 115.459
23472 - TERRA (MANAZANA 4) | PL-1369 | Outinord IND 1" con fibra de polipropileno y inclusion de aire | Placa cubierta torre 1 eje 1 al 16 entre F - J | 2025-11-26 | 2025-12-10 | 14 | 20.7 | 25.2 | 121.7 | PLACA | 24.55 | 2 | 121.739
23472 - TERRA (MANAZANA 4) | PL - 1365 | Outinord IND con inclusión de aire y fibra de polipropileno | Placa Cubierta Torre 1 Eje 1 al 12 entre A - E | 2025-11-21 | 2025-12-05 | 14 | 20.7 | 24.1 | 116.4 | PLACA | 23.8 | 2 | 116.425
23472 - TERRA (MANAZANA 4) | PL - 1365 | Outinord IND con inclusión de aire y fibra de polipropileno | Placa Cubierta Torre 1 Eje 1 al 12 entre A - E | 2025-11-21 | 2025-12-05 | 14 | 20.7 | 23.5 | 113.5 | PLACA | 23.8 | 2 | 113.527
23472 - TERRA (MANAZANA 4) | PL-1362 | Outinord IND 1" con inclusión de aire y fibra de polipropileno | Placa cubierta torre 1 eje 12 al 19 entre F-J | 2025-11-18 | 2025-12-02 | 14 | 20.7 | 28.7 | 138.6 | PLACA | 28.4 | 2 | 138.647
23472 - TERRA (MANAZANA 4) | PL-1362 | Outinord IND 1" con inclusión de aire y fibra de polipropileno | Placa cubierta torre 1 eje 12 al 19 entre F-J | 2025-11-18 | 2025-12-02 | 14 | 20.7 | 28.1 | 135.7 | PLACA | 28.4 | 2 | 135.749
23472 - TERRA (MANAZANA 4) | PL - 1359 | Outinord IND con inclución de aire y fibra 1" | Placa cubierta torre 1 eje 12 al 19 entre A – E | 2025-11-13 | 2025-11-27 | 14 | 20.7 | 24.1 | 116.4 | PLACA | 23.95 | 2 | 116.425
23472 - TERRA (MANAZANA 4) | PL - 1359 | Outinord IND con inclución de aire y fibra 1" | Placa cubierta torre 1 eje 12 al 19 entre A – E | 2025-11-13 | 2025-11-27 | 14 | 20.7 | 23.8 | 115 | PLACA | 23.95 | 2 | 114.976
23472 - TERRA (MANAZANA 4) | PL - 1356 | Outinord IND 1" | Placa entrepiso torre 1 eje 1 al 5 entre F - J apt 2402 - 2403 y escalera eje 1 al 2 entre D - E costado occidental piso 21 al piso 22 | 2025-11-11 | 2025-11-25 | 14 | 20.7 | 22.7 | 109.7 | PLACA | 22.6 | 2 | 109.662
23472 - TERRA (MANAZANA 4) | PL - 1356 | Outinord IND 1" | Placa entrepiso torre 1 eje 1 al 5 entre F - J apt 2402 - 2403 y escalera eje 1 al 2 entre D - E costado occidental piso 21 al piso 22 | 2025-11-11 | 2025-11-25 | 14 | 20.7 | 22.5 | 108.7 | PLACA | 22.6 | 2 | 108.696
23472 - TERRA (MANAZANA 4) | PL - 1353 | Outinord IND 1" | Placa entre piso torre 1 eje 1 al 5 entre A - E apt 2404, 2405 | 2025-11-08 | 2025-11-22 | 14 | 20.7 | 30.1 | 145.4 | PLACA | 30.25 | 2 | 145.411
23472 - TERRA (MANAZANA 4) | PL - 1353 | Outinord IND 1" | Placa entre piso torre 1 eje 1 al 5 entre A - E apt 2404, 2405 | 2025-11-08 | 2025-11-22 | 14 | 20.7 | 30.4 | 146.9 | PLACA | 30.25 | 2 | 146.86
23472 - TERRA (MANAZANA 4) | PL - 1351 | Outinord IND 1" | Placa entrepiso torre 1 eje 6 al 13 entre F – J apto 2401, 2412 | 2025-11-06 | 2025-11-20 | 14 | 20.7 | 20.7 | 100 | PLACA | 21.05 | 2 | 100
23472 - TERRA (MANAZANA 4) | PL - 1351 | Outinord IND 1" | Placa entrepiso torre 1 eje 6 al 13 entre F – J apto 2401, 2412 | 2025-11-06 | 2025-11-20 | 14 | 20.7 | 21.4 | 103.4 | PLACA | 21.05 | 2 | 103.382
23472 - TERRA (MANAZANA 4) | PL - 1349 | Outinord IND 1" | Placa entrepiso torre 1 eje 6 al 13 entre A – E apto 2406, 2407 | 2025-11-05 | 2025-11-19 | 14 | 20.7 | 24 | 115.9 | PLACA | 24.05 | 2 | 115.942
23472 - TERRA (MANAZANA 4) | PL - 1349 | Outinord IND 1" | Placa entrepiso torre 1 eje 6 al 13 entre A – E apto 2406, 2407 | 2025-11-05 | 2025-11-19 | 14 | 20.7 | 24.1 | 116.4 | PLACA | 24.05 | 2 | 116.425
23472 - TERRA (MANAZANA 4) | PL - 1347 | Outinord IND 1" | Placa entre piso torre 1 eje 13 al 19 entre F - J apto 2410 , 2411 | 2025-11-04 | 2025-11-18 | 14 | 20.7 | 21.5 | 103.9 | PLACA | 21.25 | 2 | 103.865
23472 - TERRA (MANAZANA 4) | PL - 1347 | Outinord IND 1" | Placa entre piso torre 1 eje 13 al 19 entre F - J apto 2410 , 2411 | 2025-11-04 | 2025-11-18 | 14 | 20.7 | 21 | 101.4 | PLACA | 21.25 | 2 | 101.449
23472 - TERRA (MANAZANA 4) | PL - 1345 | Outinord IND 1" | Placa entre piso torre 1 eje 13 al 19 entre A – E aptos 2408, 2409 | 2025-11-01 | 2025-11-15 | 14 | 20.7 | 23.4 | 113 | PLACA | 23.35 | 2 | 113.043
23472 - TERRA (MANAZANA 4) | PL - 1345 | Outinord IND 1" | Placa entre piso torre 1 eje 13 al 19 entre A – E aptos 2408, 2409 | 2025-11-01 | 2025-11-15 | 14 | 20.7 | 23.3 | 112.6 | PLACA | 23.35 | 2 | 112.56
23472 - TERRA (MANAZANA 4) | PL - 1343 | Outinord IND 1" | Placa entre piso torre 1 eje 1 al 5 entre F – J aptos 2302, 2303 | 2025-10-31 | 2025-11-14 | 14 | 20.7 | 28.8 | 139.1 | PLACA | 28.35 | 2 | 139.13
23472 - TERRA (MANAZANA 4) | PL - 1343 | Outinord IND 1" | Placa entre piso torre 1 eje 1 al 5 entre F – J aptos 2302, 2303 | 2025-10-31 | 2025-11-14 | 14 | 20.7 | 27.9 | 134.8 | PLACA | 28.35 | 2 | 134.783
23472 - TERRA (MANAZANA 4) | PL - 1339 | Outinord IND 1" | Placa entrepiso torre 1 eje 6 al 13 entre F - J apt 2301 - 2312 y placa contrapiso futuro comercio torre 3 | 2025-10-29 | 2025-11-12 | 14 | 20.7 | 25.1 | 121.3 | PLACA | 25.4 | 2 | 121.256
23472 - TERRA (MANAZANA 4) | PL - 1339 | Outinord IND 1" | Placa entrepiso torre 1 eje 6 al 13 entre F - J apt 2301 - 2312 y placa contrapiso futuro comercio torre 3 | 2025-10-29 | 2025-11-12 | 14 | 20.7 | 25.7 | 124.2 | PLACA | 25.4 | 2 | 124.155
23472 - TERRA (MANAZANA 4) | PL - 1341 | Outinord IND 1" | Placa entrepiso torre 1 eje 1 al 6 entre A - E apt 2304 - 2305 | 2025-10-30 | 2025-11-13 | 14 | 20.7 | 23 | 111.1 | PLACA | 22.85 | 2 | 111.111
23472 - TERRA (MANAZANA 4) | PL - 1341 | Outinord IND 1" | Placa entrepiso torre 1 eje 1 al 6 entre A - E apt 2304 - 2305 | 2025-10-30 | 2025-11-13 | 14 | 20.7 | 22.7 | 109.7 | PLACA | 22.85 | 2 | 109.662
23472 - TERRA (MANAZANA 4) | PL - 1335 | Outinord IND 1" | Placa entrepiso torre 1 eje 6 al 13 entre A - E apt 2306 - 2307 | 2025-10-28 | 2025-11-11 | 14 | 20.7 | 23.6 | 114 | PLACA | 23.4 | 2 | 114.01
23472 - TERRA (MANAZANA 4) | PL - 1335 | Outinord IND 1" | Placa entrepiso torre 1 eje 6 al 13 entre A - E apt 2306 - 2307 | 2025-10-28 | 2025-11-11 | 14 | 20.7 | 23.2 | 112.1 | PLACA | 23.4 | 2 | 112.077
23472 - TERRA (MANAZANA 4) | PL - 1334 | Outinord IND con fibra de polipropileno | Alistado de piso cubierta eje 7 al 1 entre A - J | 2025-10-28 | 2025-11-11 | 14 | 20.7 | 24.9 | 120.3 |  | 24.65 | 2 | 120.29
23472 - TERRA (MANAZANA 4) | PL - 1334 | Outinord IND con fibra de polipropileno | Alistado de piso cubierta eje 7 al 1 entre A - J | 2025-10-28 | 2025-11-11 | 14 | 20.7 | 24.4 | 117.9 |  | 24.65 | 2 | 117.874
23472 - TERRA (MANAZANA 4) | PL - 1332 | Outinord IND ayudante de bombeo | Alistado de cubierta torre 2 eje 7´al 13 entre A - J | 2025-10-27 | 2025-11-10 | 14 | 20.7 | 15.6 | 75.4 |  | 15.8 | 2 | 75.362
23472 - TERRA (MANAZANA 4) | PL - 1332 | Outinord IND ayudante de bombeo | Alistado de cubierta torre 2 eje 7´al 13 entre A - J | 2025-10-27 | 2025-11-10 | 14 | 20.7 | 16 | 77.3 |  | 15.8 | 2 | 77.295
23472 - TERRA (MANAZANA 4) | PL - 1329 | Outinord IND 1" | Placa entrepiso torre 1 eje 13 al 19 entre A - E apt 2308 - 2309 | 2025-10-24 | 2025-11-07 | 14 | 20.7 | 26.6 | 128.5 | PLACA | 26.05 | 2 | 128.502
23472 - TERRA (MANAZANA 4) | PL - 1329 | Outinord IND 1" | Placa entrepiso torre 1 eje 13 al 19 entre A - E apt 2308 - 2309 | 2025-10-24 | 2025-11-07 | 14 | 20.7 | 25.5 | 123.2 | PLACA | 26.05 | 2 | 123.188
23472 - TERRA (MANAZANA 4) | PL - 1331 | Outinord IND 1" | Placa entre piso torre 1 eje 13 al 19 entre F - J apt 2310, 2311 y escalera eje 17 al 19 entre D - G costado oriental piso 20 al piso 21 | 2025-10-25 | 2025-11-08 | 14 | 20.7 | 19.3 | 93.2 | PLACA | 19.55 | 2 | 93.237
23472 - TERRA (MANAZANA 4) | PL - 1331 | Outinord IND 1" | Placa entre piso torre 1 eje 13 al 19 entre F - J apt 2310, 2311 y escalera eje 17 al 19 entre D - G costado oriental piso 20 al piso 21 | 2025-10-25 | 2025-11-08 | 14 | 20.7 | 19.8 | 95.7 | PLACA | 19.55 | 2 | 95.652
23472 - TERRA (MANAZANA 4) | PL - 1325 | Outinord IND 1" | Placa entre piso 1 eje 1 al 5 entre F - J apt 2202, 2203 y escalera eje 1 al 2 entre D - G costado occidental piso 20 al piso 21 | 2025-10-23 | 2025-11-06 | 14 | 20.7 | 22.2 | 107.2 | PLACA | 21.95 | 2 | 107.246
23472 - TERRA (MANAZANA 4) | PL - 1325 | Outinord IND 1" | Placa entre piso 1 eje 1 al 5 entre F - J apt 2202, 2203 y escalera eje 1 al 2 entre D - G costado occidental piso 20 al piso 21 | 2025-10-23 | 2025-11-06 | 14 | 20.7 | 21.7 | 104.8 | PLACA | 21.95 | 2 | 104.831
23472 - TERRA (MANAZANA 4) | PL- 1321 | Outinord IND 1" | Placa entrepiso torre 1 eje 1 al 5 entre A - E aptos 2204 - 2205 | 2025-10-21 | 2025-11-04 | 14 | 20.7 | 32.3 | 156 | PLACA | 31.75 | 2 | 156.039
23472 - TERRA (MANAZANA 4) | PL- 1321 | Outinord IND 1" | Placa entrepiso torre 1 eje 1 al 5 entre A - E aptos 2204 - 2205 | 2025-10-21 | 2025-11-04 | 14 | 20.7 | 31.2 | 150.7 | PLACA | 31.75 | 2 | 150.725
23472 - TERRA (MANAZANA 4) | PL- 1320 | Outinord IND 1" | Placa entrepiso torre 1 eje 6 al 13 entre F - J aptos 2201 - 2212 | 2025-10-20 | 2025-11-03 | 14 | 20.7 | 23.6 | 114 | PLACA | 23.85 | 2 | 114.01
23472 - TERRA (MANAZANA 4) | PL- 1320 | Outinord IND 1" | Placa entrepiso torre 1 eje 6 al 13 entre F - J aptos 2201 - 2212 | 2025-10-20 | 2025-11-03 | 14 | 20.7 | 24.1 | 116.4 | PLACA | 23.85 | 2 | 116.425
23472 - TERRA (MANAZANA 4) | PL-1318 | Outinord IND 1" | Placa entrepiso torre 1 eje 6 al 13 entre A - E apto 2206, 2207 | 2025-10-18 | 2025-11-01 | 14 | 20.7 | 23.6 | 114 | PLACA | 23.4 | 2 | 114.01
23472 - TERRA (MANAZANA 4) | PL-1318 | Outinord IND 1" | Placa entrepiso torre 1 eje 6 al 13 entre A - E apto 2206, 2207 | 2025-10-18 | 2025-11-01 | 14 | 20.7 | 23.2 | 112.1 | PLACA | 23.4 | 2 | 112.077
23472 - TERRA (MANAZANA 4) | PL-1317 | IND Fibra inclusion de aire | Alistado de cubierta torre 2 eje 13 al 23 entre A - J | 2025-10-18 | 2025-11-01 | 14 | 20.7 | 24.8 | 119.8 |  | 24.25 | 2 | 119.807
23472 - TERRA (MANAZANA 4) | PL-1317 | IND Fibra inclusion de aire | Alistado de cubierta torre 2 eje 13 al 23 entre A - J | 2025-10-18 | 2025-11-01 | 14 | 20.7 | 23.7 | 114.5 |  | 24.25 | 2 | 114.493
23472 - TERRA (MANAZANA 4) | PL-1313 | Outinord IND 1" | Placa entrepiso torre 1 eje 13 al 19 entre A - E apto 2208, 2209 | 2025-10-15 | 2025-10-29 | 14 | 20.7 | 25 | 120.8 | PLACA | 25.1 | 2 | 120.773
23472 - TERRA (MANAZANA 4) | PL-1313 | Outinord IND 1" | Placa entrepiso torre 1 eje 13 al 19 entre A - E apto 2208, 2209 | 2025-10-15 | 2025-10-29 | 14 | 20.7 | 25.2 | 121.7 | PLACA | 25.1 | 2 | 121.739
23472 - TERRA (MANAZANA 4) | PL - 1315 | Outinord IND 1" | Placa entrepiso torre 1 eje 13 al 19 entre F - J apt 2210, 2211 y escalera eje 17 al 19 entre D - G costado oriental piso 19 al piso 20 | 2025-10-16 | 2025-10-30 | 14 | 20.7 | 26.2 | 126.6 | PLACA | 25.9 | 2 | 126.57
23472 - TERRA (MANAZANA 4) | PL - 1315 | Outinord IND 1" | Placa entrepiso torre 1 eje 13 al 19 entre F - J apt 2210, 2211 y escalera eje 17 al 19 entre D - G costado oriental piso 19 al piso 20 | 2025-10-16 | 2025-10-30 | 14 | 20.7 | 25.6 | 123.7 | PLACA | 25.9 | 2 | 123.671
23472 - TERRA (MANAZANA 4) | PL - 1310 | Outinord IND 1" | Placa entrepiso torre 1 eje 1 al 5 entre F - J apt 2102, 2103 y escalera eje 1 al 2 entre D - G costado occidental piso 19 al piso 20 | 2025-10-14 | 2025-10-28 | 14 | 20.7 | 23 | 111.1 | PLACA | 23.4 | 2 | 111.111
23472 - TERRA (MANAZANA 4) | PL - 1310 | Outinord IND 1" | Placa entrepiso torre 1 eje 1 al 5 entre F - J apt 2102, 2103 y escalera eje 1 al 2 entre D - G costado occidental piso 19 al piso 20 | 2025-10-14 | 2025-10-28 | 14 | 20.7 | 23.8 | 115 | PLACA | 23.4 | 2 | 114.976
23472 - TERRA (MANAZANA 4) | PL - 1308 | Outinord IND 1" | Placa entrepiso torre 1 eje 1 al 5 entre A - E apt 2104 - 2105 | 2025-10-10 | 2025-10-24 | 14 | 20.7 | 20.9 | 101 | PLACA | 21.05 | 2 | 100.966
23472 - TERRA (MANAZANA 4) | PL - 1308 | Outinord IND 1" | Placa entrepiso torre 1 eje 1 al 5 entre A - E apt 2104 - 2105 | 2025-10-10 | 2025-10-24 | 14 | 20.7 | 21.2 | 102.4 | PLACA | 21.05 | 2 | 102.415
23472 - TERRA (MANAZANA 4) | PL - 1306 | Outinord Ind. 1" | Placa Entrepiso Torre 1 Eje 6 al 13 entre F - J Apt 2101 , 2112 | 2025-10-09 | 2025-10-23 | 14 | 20.7 | 27.2 | 131.4 | PLACA | 26.95 | 2 | 131.401
23472 - TERRA (MANAZANA 4) | PL - 1306 | Outinord Ind. 1" | Placa Entrepiso Torre 1 Eje 6 al 13 entre F - J Apt 2101 , 2112 | 2025-10-09 | 2025-10-23 | 14 | 20.7 | 26.7 | 129 | PLACA | 26.95 | 2 | 128.986
23472 - TERRA (MANAZANA 4) | PL - 1304 | Outinord Ind. 1" | Placa entrepiso Torre 1 eje6 al 13 entre A - E Apt 2106 , 2107 | 2025-10-08 | 2025-10-22 | 14 | 20.7 | 25.7 | 124.2 | PLACA | 25.8 | 2 | 124.155
23472 - TERRA (MANAZANA 4) | PL - 1304 | Outinord Ind. 1" | Placa entrepiso Torre 1 eje6 al 13 entre A - E Apt 2106 , 2107 | 2025-10-08 | 2025-10-22 | 14 | 20.7 | 25.9 | 125.1 | PLACA | 25.8 | 2 | 125.121
23472 - TERRA (MANAZANA 4) | PL - 1302 | Outinord IND 1" | Placa entrepiso torre 1 eje 13 al 19 entre F - J apt 2110, 2111 y escalera eje 17 al 19 entre D - G costado oriental piso 18 al piso 19 | 2025-10-07 | 2025-10-21 | 14 | 20.7 | 29.6 | 143 | PLACA | 29.2 | 2 | 142.995
23472 - TERRA (MANAZANA 4) | PL - 1302 | Outinord IND 1" | Placa entrepiso torre 1 eje 13 al 19 entre F - J apt 2110, 2111 y escalera eje 17 al 19 entre D - G costado oriental piso 18 al piso 19 | 2025-10-07 | 2025-10-21 | 14 | 20.7 | 28.8 | 139.1 | PLACA | 29.2 | 2 | 139.13
23472 - TERRA (MANAZANA 4) | PL - 1299 | Outinord IND 1" | Placa entrepiso eje 13 al 19 entre A - E apt 2108, 2109 | 2025-10-06 | 2025-10-20 | 14 | 20.7 | 20.3 | 98.1 | PLACA | 20.65 | 2 | 98.068
23472 - TERRA (MANAZANA 4) | PL - 1299 | Outinord IND 1" | Placa entrepiso eje 13 al 19 entre A - E apt 2108, 2109 | 2025-10-06 | 2025-10-20 | 14 | 20.7 | 21 | 101.4 | PLACA | 20.65 | 2 | 101.449
23472 - TERRA (MANAZANA 4) | PL - 1297 | Outinord IND 1" | Placa entrepiso Torre 1 eje 1 al 5 entre F - J Apt 2002, 2003 y escalera eje 1 al 2 entre D - G Costado occidental Piso 18 al piso 19 | 2025-10-04 | 2025-10-18 | 14 | 20.7 | 26.1 | 126.1 | PLACA | 25.8 | 2 | 126.087
23472 - TERRA (MANAZANA 4) | PL - 1297 | Outinord IND 1" | Placa entrepiso Torre 1 eje 1 al 5 entre F - J Apt 2002, 2003 y escalera eje 1 al 2 entre D - G Costado occidental Piso 18 al piso 19 | 2025-10-04 | 2025-10-18 | 14 | 20.7 | 25.5 | 123.2 | PLACA | 25.8 | 2 | 123.188
23472 - TERRA (MANAZANA 4) | PL - 1295 | Outinord IND 1" | Placa Entrepiso Torre 1 Eje 1 al 5 entre A - E Apt 2004, 2005 | 2025-10-03 | 2025-10-17 | 14 | 20.7 | 26.2 | 126.6 | PLACA | 25.85 | 2 | 126.57
23472 - TERRA (MANAZANA 4) | PL - 1295 | Outinord IND 1" | Placa Entrepiso Torre 1 Eje 1 al 5 entre A - E Apt 2004, 2005 | 2025-10-03 | 2025-10-17 | 14 | 20.7 | 25.5 | 123.2 | PLACA | 25.85 | 2 | 123.188
23472 - TERRA (MANAZANA 4) | PL - 1293 | Outinord IND 1" | Placa entrepiso torre 1 eje 6 al 13 entre F - J apt 2001 - 2002 | 2025-10-02 | 2025-10-16 | 14 | 20.7 | 24 | 115.9 | PLACA | 24.05 | 2 | 115.942
23472 - TERRA (MANAZANA 4) | PL - 1293 | Outinord IND 1" | Placa entrepiso torre 1 eje 6 al 13 entre F - J apt 2001 - 2002 | 2025-10-02 | 2025-10-16 | 14 | 20.7 | 24.1 | 116.4 | PLACA | 24.05 | 2 | 116.425
23472 - TERRA (MANAZANA 4) | PL - 1291 | Outinord IND 1" | Placa entrepiso eje 6 al 13 entre A - E apt 2006 - 2007 torre 1 | 2025-10-01 | 2025-10-15 | 14 | 20.7 | 25.5 | 123.2 | PLACA | 25.4 | 2 | 123.188
23472 - TERRA (MANAZANA 4) | PL - 1291 | Outinord IND 1" | Placa entrepiso eje 6 al 13 entre A - E apt 2006 - 2007 torre 1 | 2025-10-01 | 2025-10-15 | 14 | 20.7 | 25.3 | 122.2 | PLACA | 25.4 | 2 | 122.222
23472 - TERRA (MANAZANA 4) | PL - 1285 | Outinord IND 1" | Placa Entrepiso eje 1 al 5 entre F - J Apt 1902, 1903 y escalera eje 1 al 2 entre D - G costado occidental piso 17 al piso 18 | 2025-09-27 | 2025-10-11 | 14 | 20.7 | 25.1 | 121.3 | PLACA | 24.7 | 2 | 121.256
23472 - TERRA (MANAZANA 4) | PL - 1285 | Outinord IND 1" | Placa Entrepiso eje 1 al 5 entre F - J Apt 1902, 1903 y escalera eje 1 al 2 entre D - G costado occidental piso 17 al piso 18 | 2025-09-27 | 2025-10-11 | 14 | 20.7 | 24.3 | 117.4 | PLACA | 24.7 | 2 | 117.391
23472 - TERRA (MANAZANA 4) | PL - 1283 | Outinord IND 1" | Placa Entrepiso Torre 1 Eje 1 al 5 entreA - E Apt 1904 , 1905 | 2025-09-26 | 2025-10-10 | 14 | 20.7 | 26.5 | 128 | PLACA | 26.7 | 2 | 128.019
23472 - TERRA (MANAZANA 4) | PL - 1283 | Outinord IND 1" | Placa Entrepiso Torre 1 Eje 1 al 5 entreA - E Apt 1904 , 1905 | 2025-09-26 | 2025-10-10 | 14 | 20.7 | 26.9 | 130 | PLACA | 26.7 | 2 | 129.952
23472 - TERRA (MANAZANA 4) | PL - 1289 | Outinord IND 1/2" | Placa entrepiso torre 1 eje 13 al 19 entre F - J apt 2010 - 2011 y escalera eje 17 al 19 entre D - E costado oriental piso 17 al 18 | 2025-09-30 | 2025-10-14 | 14 | 20.7 | 19.3 | 93.2 | PLACA | 19.1 | 2 | 93.237
23472 - TERRA (MANAZANA 4) | PL - 1289 | Outinord IND 1/2" | Placa entrepiso torre 1 eje 13 al 19 entre F - J apt 2010 - 2011 y escalera eje 17 al 19 entre D - E costado oriental piso 17 al 18 | 2025-09-30 | 2025-10-14 | 14 | 20.7 | 18.9 | 91.3 | PLACA | 19.1 | 2 | 91.304
23472 - TERRA (MANAZANA 4) | PL - 1287 | Outinord IND 1" | Placa entrepiso torre 1 eje 13 al 19 entre 2A - E apt 2008 - 2009 | 2025-09-29 | 2025-10-13 | 14 | 20.7 | 26.9 | 130 | PLACA | 26.65 | 2 | 129.952
23472 - TERRA (MANAZANA 4) | PL - 1287 | Outinord IND 1" | Placa entrepiso torre 1 eje 13 al 19 entre 2A - E apt 2008 - 2009 | 2025-09-29 | 2025-10-13 | 14 | 20.7 | 26.4 | 127.5 | PLACA | 26.65 | 2 | 127.536
23472 - TERRA (MANAZANA 4) | PL - 1281 | Outinord IND 1" | Placa entre piso torre 1 eje 6 al 13 entre F - G apt 1901 , 1912 y placa de fosos de ascensores | 2025-09-25 | 2025-10-09 | 14 | 20.7 | 28.5 | 137.7 | PLACA | 28.6 | 2 | 137.681
23472 - TERRA (MANAZANA 4) | PL - 1281 | Outinord IND 1" | Placa entre piso torre 1 eje 6 al 13 entre F - G apt 1901 , 1912 y placa de fosos de ascensores | 2025-09-25 | 2025-10-09 | 14 | 20.7 | 28.7 | 138.6 | PLACA | 28.6 | 2 | 138.647
23472 - TERRA (MANAZANA 4) | PL - 1279 | Outinord IND 1" | Placa entre piso torre 1 eje 6 al 13 entre A - E apt 1906 , 1907 | 2025-09-24 | 2025-10-08 | 14 | 20.7 | 28.9 | 139.6 | PLACA | 28.95 | 2 | 139.614
23472 - TERRA (MANAZANA 4) | PL - 1279 | Outinord IND 1" | Placa entre piso torre 1 eje 6 al 13 entre A - E apt 1906 , 1907 | 2025-09-24 | 2025-10-08 | 14 | 20.7 | 29 | 140.1 | PLACA | 28.95 | 2 | 140.097
23472 - TERRA (MANAZANA 4) | PL - 1277 | Outinord IND 1" | Placa entre piso torre 1 eje 13 al 19 entre F - J apt 1910 , 1911 y escalera eje 1 al 2 entre D - G costado occidental piso 16 al piso 17 | 2025-09-23 | 2025-10-07 | 14 | 20.7 | 23.6 | 114 | PLACA | 23.45 | 2 | 114.01
23472 - TERRA (MANAZANA 4) | PL - 1277 | Outinord IND 1" | Placa entre piso torre 1 eje 13 al 19 entre F - J apt 1910 , 1911 y escalera eje 1 al 2 entre D - G costado occidental piso 16 al piso 17 | 2025-09-23 | 2025-10-07 | 14 | 20.7 | 23.3 | 112.6 | PLACA | 23.45 | 2 | 112.56
23472 - TERRA (MANAZANA 4) | PL - 1275 | Outinord IND 1" | Placa entrepiso torre 1 eje 13 al 19 entre A - E apt. 1908, 1909 | 2025-09-22 | 2025-10-06 | 14 | 20.7 | 25.1 | 121.3 | PLACA | 24.55 | 2 | 121.256
23472 - TERRA (MANAZANA 4) | PL - 1275 | Outinord IND 1" | Placa entrepiso torre 1 eje 13 al 19 entre A - E apt. 1908, 1909 | 2025-09-22 | 2025-10-06 | 14 | 20.7 | 24 | 115.9 | PLACA | 24.55 | 2 | 115.942
23472 - TERRA (MANAZANA 4) | PL - 1272 | Outinord IND 1" | Placa entrepiso torre 1 eje 1 al 7 entre F - J Apt 1802 , 1803 y escalera eje 1 al 2 entre D - G Costado occidental piso 15 al piso 16 | 2025-09-20 | 2025-10-04 | 14 | 20.7 | 27.9 | 134.8 | PLACA | 27.75 | 2 | 134.783
23472 - TERRA (MANAZANA 4) | PL - 1272 | Outinord IND 1" | Placa entrepiso torre 1 eje 1 al 7 entre F - J Apt 1802 , 1803 y escalera eje 1 al 2 entre D - G Costado occidental piso 15 al piso 16 | 2025-09-20 | 2025-10-04 | 14 | 20.7 | 27.6 | 133.3 | PLACA | 27.75 | 2 | 133.333
23472 - TERRA (MANAZANA 4) | PL-1267 | Outinord Ind. 1" | Escalera torre 1 eje 17 al entre D-G costado oriental piso 16 a 17 | 2025-09-15 | 2025-09-29 | 14 | 20.7 | 25 | 120.8 |  | 25.2 | 2 | 120.773
23472 - TERRA (MANAZANA 4) | PL-1267 | Outinord Ind. 1" | Escalera torre 1 eje 17 al entre D-G costado oriental piso 16 a 17 | 2025-09-15 | 2025-09-29 | 14 | 20.7 | 25.4 | 122.7 |  | 25.2 | 2 | 122.705
23472 - TERRA (MANAZANA 4) | PL 1265 | Outinord Ind 1" | Placa Entrepiso Torre 1 eje 1 al 5 entre A - E Apt 1804, 1805 | 2025-09-11 | 2025-09-25 | 14 | 20.7 | 25.3 | 122.2 | PLACA | 25.05 | 2 | 122.222
23472 - TERRA (MANAZANA 4) | PL 1265 | Outinord Ind 1" | Placa Entrepiso Torre 1 eje 1 al 5 entre A - E Apt 1804, 1805 | 2025-09-11 | 2025-09-25 | 14 | 20.7 | 24.8 | 119.8 | PLACA | 25.05 | 2 | 119.807
23472 - TERRA (MANAZANA 4) | PL 1264 | Outinord Ind 1" | Placa entrepiso torre 1 eje 6 al 13 entre F - J Apt 1801 , 1812 | 2025-09-10 | 2025-09-24 | 14 | 20.7 | 26.3 | 127.1 | PLACA | 25.6 | 2 | 127.053
23472 - TERRA (MANAZANA 4) | PL 1264 | Outinord Ind 1" | Placa entrepiso torre 1 eje 6 al 13 entre F - J Apt 1801 , 1812 | 2025-09-10 | 2025-09-24 | 14 | 20.7 | 24.9 | 120.3 | PLACA | 25.6 | 2 | 120.29
23472 - TERRA (MANAZANA 4) | PL - 1263 | Outinord IND 1" | Placa entrepiso torre 1 eje 6 al 13 entre A - E apt 1806, 1807 y escalera eje 17 al 19 entre D - E costado oriental piso 15 al piso 16 | 2025-09-09 | 2025-09-23 | 14 | 20.7 | 26.2 | 126.6 | PLACA | 25.6 | 2 | 126.57
23472 - TERRA (MANAZANA 4) | PL - 1263 | Outinord IND 1" | Placa entrepiso torre 1 eje 6 al 13 entre A - E apt 1806, 1807 y escalera eje 17 al 19 entre D - E costado oriental piso 15 al piso 16 | 2025-09-09 | 2025-09-23 | 14 | 20.7 | 25 | 120.8 | PLACA | 25.6 | 2 | 120.773
23472 - TERRA (MANAZANA 4) | PL - 1261 | Outinord IND 1" | Placa entrepiso torre 1 eje 13 al 19 entre F - J apt 1810, 1811 | 2025-09-08 | 2025-09-22 | 14 | 20.7 | 28 | 135.3 | PLACA | 27.5 | 2 | 135.266
23472 - TERRA (MANAZANA 4) | PL - 1261 | Outinord IND 1" | Placa entrepiso torre 1 eje 13 al 19 entre F - J apt 1810, 1811 | 2025-09-08 | 2025-09-22 | 14 | 20.7 | 27 | 130.4 | PLACA | 27.5 | 2 | 130.435
23472 - TERRA (MANAZANA 4) | PL-1258 | Outinord IND 1" | Placa entrepiso torre 1 eje 13 al 19 entre A-E Apt. 1808, 1809 y escalera eje 17 al 19 entre D-E costado Oriental piso 14 al piso 15 | 2025-09-06 | 2025-09-20 | 14 | 20.7 | 23.3 | 112.6 | PLACA | 23.35 | 2 | 112.56
23472 - TERRA (MANAZANA 4) | PL-1258 | Outinord IND 1" | Placa entrepiso torre 1 eje 13 al 19 entre A-E Apt. 1808, 1809 y escalera eje 17 al 19 entre D-E costado Oriental piso 14 al piso 15 | 2025-09-06 | 2025-09-20 | 14 | 20.7 | 23.4 | 113 | PLACA | 23.35 | 2 | 113.043
23472 - TERRA (MANAZANA 4) | PL-1256 | Outinord IND 1" | Placa entrepiso torre 1 eje 1 al 5 entre F-J apt 1702-1703 | 2025-09-05 | 2025-09-19 | 14 | 20.7 | 30.9 | 149.3 | PLACA | 30.6 | 2 | 149.275
23472 - TERRA (MANAZANA 4) | PL-1256 | Outinord IND 1" | Placa entrepiso torre 1 eje 1 al 5 entre F-J apt 1702-1703 | 2025-09-05 | 2025-09-19 | 14 | 20.7 | 30.3 | 146.4 | PLACA | 30.6 | 2 | 146.377
23472 - TERRA (MANAZANA 4) | PL - 1249 | Outinord IND 1" | Placa entre piso torre 1 eje 7 al 13 entre A - E apt 1706 , 1707 | 2025-09-02 | 2025-09-16 | 14 | 20.7 | 25.7 | 124.2 | PLACA | 25.6 | 2 | 124.155
23472 - TERRA (MANAZANA 4) | PL - 1249 | Outinord IND 1" | Placa entre piso torre 1 eje 7 al 13 entre A - E apt 1706 , 1707 | 2025-09-02 | 2025-09-16 | 14 | 20.7 | 25.5 | 123.2 | PLACA | 25.6 | 2 | 123.188
23472 - TERRA (MANAZANA 4) | PL - 1247 | Outinord IND 1" | Placa entre piso torre 1 eje 13 al 19 entre F - J apt 1710,1711 | 2025-09-01 | 2025-09-15 | 14 | 20.7 | 24.7 | 119.3 | PLACA | 24.4 | 2 | 119.324
23472 - TERRA (MANAZANA 4) | PL - 1247 | Outinord IND 1" | Placa entre piso torre 1 eje 13 al 19 entre F - J apt 1710,1711 | 2025-09-01 | 2025-09-15 | 14 | 20.7 | 24.1 | 116.4 | PLACA | 24.4 | 2 | 116.425
23472 - TERRA (MANAZANA 4) | PL - 1245 | Outinord IND 1" | Placa entrepiso torre 1 eje 12 al 19 entre A - E apt 1708, 1709 y escalera eje 17 al 19 entre D - G costado oriental piso 13 al piso 14 | 2025-08-30 | 2025-09-13 | 14 | 20.7 | 25.1 | 121.3 | PLACA | 24.65 | 2 | 121.256
23472 - TERRA (MANAZANA 4) | PL - 1245 | Outinord IND 1" | Placa entrepiso torre 1 eje 12 al 19 entre A - E apt 1708, 1709 y escalera eje 17 al 19 entre D - G costado oriental piso 13 al piso 14 | 2025-08-30 | 2025-09-13 | 14 | 20.7 | 24.2 | 116.9 | PLACA | 24.65 | 2 | 116.908
23472 - TERRA (MANAZANA 4) | PL - 1242 | Outinord IND 1" | Placa entrepiso torre 1 eje 1 al 6 entre F - J apt 1603, 1602 | 2025-08-29 | 2025-09-12 | 14 | 20.7 | 30.1 | 145.4 | PLACA | 30.2 | 2 | 145.411
23472 - TERRA (MANAZANA 4) | PL - 1242 | Outinord IND 1" | Placa entrepiso torre 1 eje 1 al 6 entre F - J apt 1603, 1602 | 2025-08-29 | 2025-09-12 | 14 | 20.7 | 30.3 | 146.4 | PLACA | 30.2 | 2 | 146.377
23472 - TERRA (MANAZANA 4) | PL - 1240 | Outinord IND 1" | Placa entrepiso torre 1 eje 1 al 5 entre A - E apt 1604, 1605 y escalera eje 1 al 2 entre D - G costado oriental piso 13 al piso 14 | 2025-08-28 | 2025-09-11 | 14 | 20.7 | 30.2 | 145.9 | PLACA | 30.1 | 2 | 145.894
23472 - TERRA (MANAZANA 4) | PL - 1240 | Outinord IND 1" | Placa entrepiso torre 1 eje 1 al 5 entre A - E apt 1604, 1605 y escalera eje 1 al 2 entre D - G costado oriental piso 13 al piso 14 | 2025-08-28 | 2025-09-11 | 14 | 20.7 | 30 | 144.9 | PLACA | 30.1 | 2 | 144.928
23472 - TERRA (MANAZANA 4) | PL - 1238 | Outinord IND 1" | Placa Entrepiso Torre 1 Eje 7 al 13 Entre F- J Apt 1601 , 1612 | 2025-08-27 | 2025-09-10 | 14 | 20.7 | 27.5 | 132.9 | PLACA | 26.9 | 2 | 132.85
23472 - TERRA (MANAZANA 4) | PL - 1238 | Outinord IND 1" | Placa Entrepiso Torre 1 Eje 7 al 13 Entre F- J Apt 1601 , 1612 | 2025-08-27 | 2025-09-10 | 14 | 20.7 | 26.3 | 127.1 | PLACA | 26.9 | 2 | 127.053
23472 - TERRA (MANAZANA 4) | PL - 1235 | Outinord IND 1" | Placa entrepiso torre 1 eje 6 al 13 entre A - E apt 1606, 1607 y escalera eje 17 al 19 entre D - G costado oriental piso 12 al piso 13 | 2025-08-26 | 2025-09-09 | 14 | 20.7 | 25 | 120.8 | PLACA | 25.15 | 2 | 120.773
23472 - TERRA (MANAZANA 4) | PL - 1235 | Outinord IND 1" | Placa entrepiso torre 1 eje 6 al 13 entre A - E apt 1606, 1607 y escalera eje 17 al 19 entre D - G costado oriental piso 12 al piso 13 | 2025-08-26 | 2025-09-09 | 14 | 20.7 | 25.3 | 122.2 | PLACA | 25.15 | 2 | 122.222
23472 - TERRA (MANAZANA 4) | PL - 1233 | Outinord IND 1" | Placa entrepiso torre 1 eje 13 al 19 entre F - J apt 1610, 1611 | 2025-08-25 | 2025-09-08 | 14 | 20.7 | 26.8 | 129.5 | PLACA | 26.5 | 2 | 129.469
23472 - TERRA (MANAZANA 4) | PL - 1233 | Outinord IND 1" | Placa entrepiso torre 1 eje 13 al 19 entre F - J apt 1610, 1611 | 2025-08-25 | 2025-09-08 | 14 | 20.7 | 26.2 | 126.6 | PLACA | 26.5 | 2 | 126.57
23472 - TERRA (MANAZANA 4) | PL-1231 | Outinord IND 1" | Placa entrepiso torre 1 eje 13 al 19 entre A - E apto 1608, 1609 | 2025-08-23 | 2025-09-06 | 14 | 20.7 | 23.7 | 114.5 | PLACA | 23.9 | 2 | 114.493
23472 - TERRA (MANAZANA 4) | PL-1231 | Outinord IND 1" | Placa entrepiso torre 1 eje 13 al 19 entre A - E apto 1608, 1609 | 2025-08-23 | 2025-09-06 | 14 | 20.7 | 24.1 | 116.4 | PLACA | 23.9 | 2 | 116.425
23472 - TERRA (MANAZANA 4) | PL-1229 | Outinord IND 1" | Placa entrepiso torre 1 eje 1 al 7 entre F - J apto 1502, 1503 y escalera eje 17 al 19 entre D - G piso 11 a piso 12 costado oriental | 2025-08-22 | 2025-09-05 | 14 | 20.7 | 27.5 | 132.9 | PLACA | 27.9 | 2 | 132.85
23472 - TERRA (MANAZANA 4) | PL-1229 | Outinord IND 1" | Placa entrepiso torre 1 eje 1 al 7 entre F - J apto 1502, 1503 y escalera eje 17 al 19 entre D - G piso 11 a piso 12 costado oriental | 2025-08-22 | 2025-09-05 | 14 | 20.7 | 28.3 | 136.7 | PLACA | 27.9 | 2 | 136.715
23472 - TERRA (MANAZANA 4) | PL-1227 | Outinord IND 1" | Placa entrepiso torre 1 eje 1 al 7 entre A - E apto 1504, 1505 | 2025-08-21 | 2025-09-04 | 14 | 20.7 | 24.8 | 119.8 | PLACA | 24.6 | 2 | 119.807
23472 - TERRA (MANAZANA 4) | PL-1227 | Outinord IND 1" | Placa entrepiso torre 1 eje 1 al 7 entre A - E apto 1504, 1505 | 2025-08-21 | 2025-09-04 | 14 | 20.7 | 24.4 | 117.9 | PLACA | 24.6 | 2 | 117.874
23472 - TERRA (MANAZANA 4) | PL-1226 | Outinord IND 1" | Placa entrepiso torre 1 eje 7 al 13 entre F - J apto 1501, 1512 | 2025-08-20 | 2025-09-03 | 14 | 20.7 | 25 | 120.8 | PLACA | 24.5 | 2 | 120.773
23472 - TERRA (MANAZANA 4) | PL-1226 | Outinord IND 1" | Placa entrepiso torre 1 eje 7 al 13 entre F - J apto 1501, 1512 | 2025-08-20 | 2025-09-03 | 14 | 20.7 | 24 | 115.9 | PLACA | 24.5 | 2 | 115.942
23472 - TERRA (MANAZANA 4) | PL-1223 | Outinord IND 1" | Placa Entrepiso Torre 1 eje 7 al 13 entre A - E Apt 1506, 1507 | 2025-08-19 | 2025-09-02 | 14 | 20.7 | 23.8 | 115 | PLACA | 23.45 | 2 | 114.976
23472 - TERRA (MANAZANA 4) | PL-1223 | Outinord IND 1" | Placa Entrepiso Torre 1 eje 7 al 13 entre A - E Apt 1506, 1507 | 2025-08-19 | 2025-09-02 | 14 | 20.7 | 23.1 | 111.6 | PLACA | 23.45 | 2 | 111.594
23472 - TERRA (MANAZANA 4) | PL - 1221 | Outinord IND 1" | Placa entrepiso torre 1 eje 13 al 19 entre F - J apt 1510, 1511 y escalera eje 17 al 19 entre D - G piso 10 al piso 11 costado oriental | 2025-08-15 | 2025-08-29 | 14 | 20.7 | 28.8 | 139.1 | PLACA | 28.75 | 2 | 139.13
23472 - TERRA (MANAZANA 4) | PL - 1221 | Outinord IND 1" | Placa entrepiso torre 1 eje 13 al 19 entre F - J apt 1510, 1511 y escalera eje 17 al 19 entre D - G piso 10 al piso 11 costado oriental | 2025-08-15 | 2025-08-29 | 14 | 20.7 | 28.7 | 138.6 | PLACA | 28.75 | 2 | 138.647
23472 - TERRA (MANAZANA 4) | PL-1217 | Outinord IND 1" | Placa entrepiso torre 1 eje 1 al 7 entre F - J apt 1402, 1403 y escalera 1 al 2 entre D - G piso 12 al piso 13 costado occidental | 2025-08-13 | 2025-08-27 | 14 | 20.7 | 29.7 | 143.5 | PLACA | 29.15 | 2 | 143.478
23472 - TERRA (MANAZANA 4) | PL-1217 | Outinord IND 1" | Placa entrepiso torre 1 eje 1 al 7 entre F - J apt 1402, 1403 y escalera 1 al 2 entre D - G piso 12 al piso 13 costado occidental | 2025-08-13 | 2025-08-27 | 14 | 20.7 | 28.6 | 138.2 | PLACA | 29.15 | 2 | 138.164
23472 - TERRA (MANAZANA 4) | PL-1216 | Outinord IND 1" | Placa cubierta torre 2 baño y cuarto SETT | 2025-08-13 | 2025-08-27 | 14 | 20.7 | 27.7 | 133.8 | PLACA | 27.85 | 2 | 133.816
23472 - TERRA (MANAZANA 4) | PL-1216 | Outinord IND 1" | Placa cubierta torre 2 baño y cuarto SETT | 2025-08-13 | 2025-08-27 | 14 | 20.7 | 28 | 135.3 | PLACA | 27.85 | 2 | 135.266
23472 - TERRA (MANAZANA 4) | PL - 1219 | Outinord IND 1" | Placa entrepiso torre 1 eje 12 al 19 entre A - E apt 1508, 1509 | 2025-08-14 | 2025-08-28 | 14 | 20.7 | 25.4 | 122.7 | PLACA | 25.45 | 2 | 122.705
23472 - TERRA (MANAZANA 4) | PL - 1219 | Outinord IND 1" | Placa entrepiso torre 1 eje 12 al 19 entre A - E apt 1508, 1509 | 2025-08-14 | 2025-08-28 | 14 | 20.7 | 25.5 | 123.2 | PLACA | 25.45 | 2 | 123.188
23472 - TERRA (MANAZANA 4) | PL-1211 | Outinord IND 1" | Placa entrepiso torre 1 eje 7 al 13 entre F-J apt 1401, 1412 | 2025-08-11 | 2025-08-25 | 14 | 20.7 | 25 | 120.8 | PLACA | 24.65 | 2 | 120.773
23472 - TERRA (MANAZANA 4) | PL-1211 | Outinord IND 1" | Placa entrepiso torre 1 eje 7 al 13 entre F-J apt 1401, 1412 | 2025-08-11 | 2025-08-25 | 14 | 20.7 | 24.3 | 117.4 | PLACA | 24.65 | 2 | 117.391
23472 - TERRA (MANAZANA 4) | PL-1214 | Outinord IND 1" | Placa torre 1 entrepiso eje 1 al 7 entre A - E apto 1404, 1405 | 2025-08-12 | 2025-08-26 | 14 | 20.7 | 17.8 | 86 | PLACA | 18.15 | 2 | 85.99
23472 - TERRA (MANAZANA 4) | PL-1214 | Outinord IND 1" | Placa torre 1 entrepiso eje 1 al 7 entre A - E apto 1404, 1405 | 2025-08-12 | 2025-08-26 | 14 | 20.7 | 18.5 | 89.4 | PLACA | 18.15 | 2 | 89.372
23472 - TERRA (MANAZANA 4) | PL - 1209 | Outinord IND 1" | Placa entrepiso torre 1 eje 7 al 13 entre A - J apt 1406, 1407 y escalera salida de emergencia torre 3 costado oriental | 2025-08-09 | 2025-08-23 | 14 | 20.7 | 20.3 | 98.1 | PLACA | 20 | 2 | 98.068
23472 - TERRA (MANAZANA 4) | PL - 1209 | Outinord IND 1" | Placa entrepiso torre 1 eje 7 al 13 entre A - J apt 1406, 1407 y escalera salida de emergencia torre 3 costado oriental | 2025-08-09 | 2025-08-23 | 14 | 20.7 | 19.7 | 95.2 | PLACA | 20 | 2 | 95.169
23472 - TERRA (MANAZANA 4) | PL-1196 | Outinord IND 1" | Placa entrepiso torre 1 eje 1 al 7 entre F - J apto 1302, 1303 | 2025-07-30 | 2025-08-13 | 14 | 20.7 | 25.3 | 122.2 | PLACA | 24.8 | 2 | 122.222
23472 - TERRA (MANAZANA 4) | PL-1196 | Outinord IND 1" | Placa entrepiso torre 1 eje 1 al 7 entre F - J apto 1302, 1303 | 2025-07-30 | 2025-08-13 | 14 | 20.7 | 24.3 | 117.4 | PLACA | 24.8 | 2 | 117.391
23472 - TERRA (MANAZANA 4) | PL - 1194 | Outinord IND 1" | Placa entrepiso torre 1, eje 1 al 7 entre A - E, APt. 1304, 1305 y escalera eje 1 al 2 entre D - G, costado occidental piso 10 al piso 11. | 2025-07-29 | 2025-08-12 | 14 | 20.7 | 28.1 | 135.7 | PLACA | 27.5 | 2 | 135.749
23472 - TERRA (MANAZANA 4) | PL - 1194 | Outinord IND 1" | Placa entrepiso torre 1, eje 1 al 7 entre A - E, APt. 1304, 1305 y escalera eje 1 al 2 entre D - G, costado occidental piso 10 al piso 11. | 2025-07-29 | 2025-08-12 | 14 | 20.7 | 26.9 | 130 | PLACA | 27.5 | 2 | 129.952
23472 - TERRA (MANAZANA 4) | PL - 1193 | Outinord IND 1" | Placa entrepiso torre 1, eje 7 al 13 entre E - J, Apt. 1301, 1312. | 2025-07-28 | 2025-08-11 | 14 | 20.7 | 19.5 | 94.2 | PLACA | 19.35 | 2 | 94.203
23472 - TERRA (MANAZANA 4) | PL - 1193 | Outinord IND 1" | Placa entrepiso torre 1, eje 7 al 13 entre E - J, Apt. 1301, 1312. | 2025-07-28 | 2025-08-11 | 14 | 20.7 | 19.2 | 92.8 | PLACA | 19.35 | 2 | 92.754
23472 - TERRA (MANAZANA 4) | PL - 1191 | Outinord IND 1" | Placa entrepiso torre 1, eje 7 al 13 entre A - E, Apt. 1306 - 1307. | 2025-07-26 | 2025-08-09 | 14 | 20.7 | 23 | 111.1 | PLACA | 23.4 | 2 | 111.111
23472 - TERRA (MANAZANA 4) | PL - 1191 | Outinord IND 1" | Placa entrepiso torre 1, eje 7 al 13 entre A - E, Apt. 1306 - 1307. | 2025-07-26 | 2025-08-09 | 14 | 20.7 | 23.8 | 115 | PLACA | 23.4 | 2 | 114.976
23472 - TERRA (MANAZANA 4) | PL - 1189 | Outinord IND 1" | Placa entrepiso torre 1, eje 13 al 19 entre F - J, Apt. 1310, 1311 y escalera costado oriental, eje 17 al 19 entre D - E, piso 9 al piso 10. | 2025-07-25 | 2025-08-08 | 14 | 20.7 | 18.5 | 89.4 | PLACA | 18.6 | 2 | 89.372
23472 - TERRA (MANAZANA 4) | PL - 1189 | Outinord IND 1" | Placa entrepiso torre 1, eje 13 al 19 entre F - J, Apt. 1310, 1311 y escalera costado oriental, eje 17 al 19 entre D - E, piso 9 al piso 10. | 2025-07-25 | 2025-08-08 | 14 | 20.7 | 18.7 | 90.3 | PLACA | 18.6 | 2 | 90.338
23472 - TERRA (MANAZANA 4) | PL-1187 | Outinord IND 1" | Placa entrepiso torre 1 eje 13 al 19 entre A - E apto 1308, 1309 | 2025-07-24 | 2025-08-07 | 14 | 20.7 | 24.3 | 117.4 | PLACA | 23.8 | 2 | 117.391
23472 - TERRA (MANAZANA 4) | PL-1187 | Outinord IND 1" | Placa entrepiso torre 1 eje 13 al 19 entre A - E apto 1308, 1309 | 2025-07-24 | 2025-08-07 | 14 | 20.7 | 23.3 | 112.6 | PLACA | 23.8 | 2 | 112.56
23472 - TERRA (MANAZANA 4) | PL-1182 | Outinord IND 1" | Placa entrepiso torre 1 eje 1 al 7 entre F - J apto 1202, 1203 y escalera eje 1 al 2 entre D - G costado occidental piso 9 al piso 10 | 2025-07-23 | 2025-08-06 | 14 | 20.7 | 30.7 | 148.3 | PLACA | 30.8 | 2 | 148.309
23472 - TERRA (MANAZANA 4) | PL-1182 | Outinord IND 1" | Placa entrepiso torre 1 eje 1 al 7 entre F - J apto 1202, 1203 y escalera eje 1 al 2 entre D - G costado occidental piso 9 al piso 10 | 2025-07-23 | 2025-08-06 | 14 | 20.7 | 30.9 | 149.3 | PLACA | 30.8 | 2 | 149.275
23472 - TERRA (MANAZANA 4) | PL-1180 | Outinord IND 1" | Placa entrepiso torre 1 eje 1 al 7 entre A - E apto 1204, 1205 | 2025-07-22 | 2025-08-05 | 14 | 20.7 | 23 | 111.1 | PLACA | 22.9 | 2 | 111.111
23472 - TERRA (MANAZANA 4) | PL-1180 | Outinord IND 1" | Placa entrepiso torre 1 eje 1 al 7 entre A - E apto 1204, 1205 | 2025-07-22 | 2025-08-05 | 14 | 20.7 | 22.8 | 110.1 | PLACA | 22.9 | 2 | 110.145
23472 - TERRA (MANAZANA 4) | PL - 1177 | Outinord IND 1" | Placa entrepiso torre 1 eje 7 al 13, entre F - J, Apt. 1201, 1212. | 2025-07-21 | 2025-08-04 | 14 | 20.7 | 18.5 | 89.4 | PLACA | 18.45 | 2 | 89.372
23472 - TERRA (MANAZANA 4) | PL - 1177 | Outinord IND 1" | Placa entrepiso torre 1 eje 7 al 13, entre F - J, Apt. 1201, 1212. | 2025-07-21 | 2025-08-04 | 14 | 20.7 | 18.4 | 88.9 | PLACA | 18.45 | 2 | 88.889
23472 - TERRA (MANAZANA 4) | PL - 1175 | Outinord IND 1" | Placa entrepiso torre 1 eje A - E apt 1206, 1207 y escalera eje 1 al 2 entre D - G costado occidental piso 8 al piso 9 | 2025-07-19 | 2025-08-02 | 14 | 20.7 | 17.5 | 84.5 | PLACA | 17.65 | 2 | 84.541
23472 - TERRA (MANAZANA 4) | PL - 1175 | Outinord IND 1" | Placa entrepiso torre 1 eje A - E apt 1206, 1207 y escalera eje 1 al 2 entre D - G costado occidental piso 8 al piso 9 | 2025-07-19 | 2025-08-02 | 14 | 20.7 | 17.8 | 86 | PLACA | 17.65 | 2 | 85.99
23472 - TERRA (MANAZANA 4) | PL - 1173 | Outinord IND 1" | Placa entrepiso torre 1 eje 13 al 19 entre F - J apt 1210, 1211 | 2025-07-18 | 2025-08-01 | 14 | 20.7 | 24.3 | 117.4 | PLACA | 24.55 | 2 | 117.391
23472 - TERRA (MANAZANA 4) | PL - 1173 | Outinord IND 1" | Placa entrepiso torre 1 eje 13 al 19 entre F - J apt 1210, 1211 | 2025-07-18 | 2025-08-01 | 14 | 20.7 | 24.8 | 119.8 | PLACA | 24.55 | 2 | 119.807
23472 - TERRA (MANAZANA 4) | PL - 1171 | Outinord IND. 1" | Placa entrepiso Torre 1 eje 13 al 19 entre A - E Apt 1208, 1209 y escalera eje 17 al 19 entre D - G costado Oriental Piso 8 al piso 9 | 2025-07-19 | 2025-08-02 | 14 | 20.7 | 22.4 | 108.2 | PLACA | 22 | 2 | 108.213
23472 - TERRA (MANAZANA 4) | PL - 1171 | Outinord IND. 1" | Placa entrepiso Torre 1 eje 13 al 19 entre A - E Apt 1208, 1209 y escalera eje 17 al 19 entre D - G costado Oriental Piso 8 al piso 9 | 2025-07-19 | 2025-08-02 | 14 | 20.7 | 21.6 | 104.3 | PLACA | 22 | 2 | 104.348
23472 - TERRA (MANAZANA 4) | PL - 1168 | Outinord IND. 1" | Placa entrepiso Torre 1 eje 1 al 5 entre E - J Apt 1102, 1103 | 2025-07-16 | 2025-07-30 | 14 | 20.7 | 25.7 | 124.2 | PLACA | 25.6 | 2 | 124.155
23472 - TERRA (MANAZANA 4) | PL - 1168 | Outinord IND. 1" | Placa entrepiso Torre 1 eje 1 al 5 entre E - J Apt 1102, 1103 | 2025-07-16 | 2025-07-30 | 14 | 20.7 | 25.5 | 123.2 | PLACA | 25.6 | 2 | 123.188
23472 - TERRA (MANAZANA 4) | PL - 1164 | Outinord IND 1" | Placa entrepiso torre 1, eje 7 al 13 entre E - J, Apt. 1112, 1101 y escalera eje 1 al 2, entre D - G, costado occidental piso 7 al piso 8. | 2025-07-14 | 2025-07-28 | 14 | 20.7 | 22.7 | 109.7 | PLACA | 22.3 | 2 | 109.662
23472 - TERRA (MANAZANA 4) | PL - 1164 | Outinord IND 1" | Placa entrepiso torre 1, eje 7 al 13 entre E - J, Apt. 1112, 1101 y escalera eje 1 al 2, entre D - G, costado occidental piso 7 al piso 8. | 2025-07-14 | 2025-07-28 | 14 | 20.7 | 21.9 | 105.8 | PLACA | 22.3 | 2 | 105.797
23472 - TERRA (MANAZANA 4) | PL-1166 | Outinord IND 1" | Placa entrepiso torre 1 eje 1 al 7 entre A - E apto 1104, 1105 | 2025-07-15 | 2025-07-29 | 14 | 20.7 | 22.3 | 107.7 | PLACA | 21.8 | 2 | 107.729
23472 - TERRA (MANAZANA 4) | PL-1166 | Outinord IND 1" | Placa entrepiso torre 1 eje 1 al 7 entre A - E apto 1104, 1105 | 2025-07-15 | 2025-07-29 | 14 | 20.7 | 21.3 | 102.9 | PLACA | 21.8 | 2 | 102.899
23472 - TERRA (MANAZANA 4) | PL - 1161 | Outinord IND 1" | Placa Entrepiso Torre 1 Eje 7 al 13 entre A - E Apt 1106, 1107 | 2025-07-12 | 2025-07-26 | 14 | 20.7 | 24.8 | 119.8 | PLACA | 24.2 | 2 | 119.807
23472 - TERRA (MANAZANA 4) | PL - 1161 | Outinord IND 1" | Placa Entrepiso Torre 1 Eje 7 al 13 entre A - E Apt 1106, 1107 | 2025-07-12 | 2025-07-26 | 14 | 20.7 | 23.6 | 114 | PLACA | 24.2 | 2 | 114.01
23472 - TERRA (MANAZANA 4) | PL - 1159 | Outinord IND 1" | Placa Entrepiso Torre 1 Eje 13 al 19 entre F - J Apt 1110, 1111 y escalera costado oriental eje 17 al 19 entre D - G Piso 7 al piso 8 | 2025-07-11 | 2025-07-25 | 14 | 20.7 | 25.2 | 121.7 | PLACA | 25 | 2 | 121.739
23472 - TERRA (MANAZANA 4) | PL - 1159 | Outinord IND 1" | Placa Entrepiso Torre 1 Eje 13 al 19 entre F - J Apt 1110, 1111 y escalera costado oriental eje 17 al 19 entre D - G Piso 7 al piso 8 | 2025-07-11 | 2025-07-25 | 14 | 20.7 | 24.8 | 119.8 | PLACA | 25 | 2 | 119.807
23472 - TERRA (MANAZANA 4) | PL - 1155 | Outinord IND 1" | Placa entrepiso torre 1, eje 1 al 7 entre F - J, Apt. 1002, 1003. | 2025-07-09 | 2025-07-23 | 14 | 20.7 | 26.4 | 127.5 | PLACA | 26.3 | 2 | 127.536
23472 - TERRA (MANAZANA 4) | PL - 1155 | Outinord IND 1" | Placa entrepiso torre 1, eje 1 al 7 entre F - J, Apt. 1002, 1003. | 2025-07-09 | 2025-07-23 | 14 | 20.7 | 26.2 | 126.6 | PLACA | 26.3 | 2 | 126.57
23472 - TERRA (MANAZANA 4) | PL-1157 | Outinord IND 1" | Placa entrepiso torre 1 eje 13 al 19 entre A - E apto 1108, 1109 | 2025-07-10 | 2025-07-24 | 14 | 20.7 | 22.9 | 110.6 | PLACA | 22.8 | 2 | 110.628
23472 - TERRA (MANAZANA 4) | PL-1157 | Outinord IND 1" | Placa entrepiso torre 1 eje 13 al 19 entre A - E apto 1108, 1109 | 2025-07-10 | 2025-07-24 | 14 | 20.7 | 22.7 | 109.7 | PLACA | 22.8 | 2 | 109.662
23472 - TERRA (MANAZANA 4) | PL - 1147 | Outinord IND 1" | Placa Entrepiso Torre 1 Eje 7 al 13 entre A - E Apt 1008, 1009 | 2025-07-07 | 2025-07-21 | 14 | 20.7 | 23.7 | 114.5 | PLACA | 23.85 | 2 | 114.493
23472 - TERRA (MANAZANA 4) | PL - 1147 | Outinord IND 1" | Placa Entrepiso Torre 1 Eje 7 al 13 entre A - E Apt 1008, 1009 | 2025-07-07 | 2025-07-21 | 14 | 20.7 | 24 | 115.9 | PLACA | 23.85 | 2 | 115.942
23472 - TERRA (MANAZANA 4) | PL - 1151 | Outinord Ind 1" | Placa Entrepiso Torre 1 eje 1 al 7 entre A - E Apt 1004, 1005 y Escalera eje 1 al 2 entre D - E Costado occidental piso 6 al 7 | 2025-07-08 | 2025-07-22 | 14 | 20.7 | 27.4 | 132.4 | PLACA | 27.35 | 2 | 132.367
23472 - TERRA (MANAZANA 4) | PL - 1151 | Outinord Ind 1" | Placa Entrepiso Torre 1 eje 1 al 7 entre A - E Apt 1004, 1005 y Escalera eje 1 al 2 entre D - E Costado occidental piso 6 al 7 | 2025-07-08 | 2025-07-22 | 14 | 20.7 | 27.3 | 131.9 | PLACA | 27.35 | 2 | 131.884
23472 - TERRA (MANAZANA 4) | PL-1145 | Outinord IND | Placa entrepiso eje 7 al 13 entre A-E apto 1006, 1007 torre 1 | 2025-07-05 | 2025-07-19 | 14 | 20.7 | 28.3 | 136.7 | PLACA | 28.35 | 2 | 136.715
23472 - TERRA (MANAZANA 4) | PL-1145 | Outinord IND | Placa entrepiso eje 7 al 13 entre A-E apto 1006, 1007 torre 1 | 2025-07-05 | 2025-07-19 | 14 | 20.7 | 28.4 | 137.2 | PLACA | 28.35 | 2 | 137.198
23472 - TERRA (MANAZANA 4) | PL-1143 | Outinord IND 1" | Placa entrepiso torre 1 eje 13 al 19 entre F-J apto 1010, 1011 y escalera costado oriental piso 6 a piso 7 eje 17 al 19 entre D-G | 2025-07-04 | 2025-07-18 | 14 | 20.7 | 23.3 | 112.6 | PLACA | 23.4 | 2 | 112.56
23472 - TERRA (MANAZANA 4) | PL-1143 | Outinord IND 1" | Placa entrepiso torre 1 eje 13 al 19 entre F-J apto 1010, 1011 y escalera costado oriental piso 6 a piso 7 eje 17 al 19 entre D-G | 2025-07-04 | 2025-07-18 | 14 | 20.7 | 23.5 | 113.5 | PLACA | 23.4 | 2 | 113.527
23472 - TERRA (MANAZANA 4) | PL-1253 | Outinord IND 1" | Placa entrepiso Torre 1 eje 1 al 5 entre A-E Apt 1704, 1705 y escalera eje 1 al 2 entre D-G costado occidental piso 14 al piso 15 | 2025-09-04 | 2025-09-18 | 14 | 20.6 | 26.9 | 130.6 | PLACA | 26.6 | 2 | 130.583
23472 - TERRA (MANAZANA 4) | PL-1253 | Outinord IND 1" | Placa entrepiso Torre 1 eje 1 al 5 entre A-E Apt 1704, 1705 y escalera eje 1 al 2 entre D-G costado occidental piso 14 al piso 15 | 2025-09-04 | 2025-09-18 | 14 | 20.6 | 26.3 | 127.7 | PLACA | 26.6 | 2 | 127.67
23472 - TERRA (MANAZANA 4) | PL-1251 | Outinord IND 1" | Placa entrepiso Torre 1 eje 7 al 13 entre F-J Apt 1701, 1712 | 2025-09-03 | 2025-09-17 | 14 | 20.6 | 26.2 | 127.2 | PLACA | 25.6 | 2 | 127.184
23472 - TERRA (MANAZANA 4) | PL-1251 | Outinord IND 1" | Placa entrepiso Torre 1 eje 7 al 13 entre F-J Apt 1701, 1712 | 2025-09-03 | 2025-09-17 | 14 | 20.6 | 25 | 121.4 | PLACA | 25.6 | 2 | 121.359
23472 - TERRA (MANAZANA 4) | PL-1206 | Outinord IND 1" | Placa entre piso torre 1 eje 13 al 19 entre F-J Apto 1410-1411 | 2025-08-05 | 2025-08-19 | 14 | 20.6 | 24.5 | 118.9 | PLACA | 24.3 | 2 | 118.932
23472 - TERRA (MANAZANA 4) | PL-1206 | Outinord IND 1" | Placa entre piso torre 1 eje 13 al 19 entre F-J Apto 1410-1411 | 2025-08-05 | 2025-08-19 | 14 | 20.6 | 24.1 | 117 | PLACA | 24.3 | 2 | 116.99
23472 - TERRA (MANAZANA 4) | PL-1204 | Outinord IND 1" | Placa entrepiso torre 1 eje 13 al 19 entre A-E Apt 1408, 1409 y escalera eje 17 al 19 entre D-G costado oriental piso 10 al piso 11 | 2025-08-04 | 2025-08-18 | 14 | 20.6 | 22.6 | 109.7 | PLACA | 22.5 | 2 | 109.709
23472 - TERRA (MANAZANA 4) | PL-1204 | Outinord IND 1" | Placa entrepiso torre 1 eje 13 al 19 entre A-E Apt 1408, 1409 y escalera eje 17 al 19 entre D-G costado oriental piso 10 al piso 11 | 2025-08-04 | 2025-08-18 | 14 | 20.6 | 22.4 | 108.7 | PLACA | 22.5 | 2 | 108.738
23472 - TERRA (MANAZANA 4) | M-149 | No especificado | Mamposteria torre 1 ejes J entre 1 al 19 Apto 2201, 2202, 2203, 2210, 2211, 2212 | 2026-01-26 | 2026-02-03 | 8 | 7.5 | 8.9 | 118.7 |  | 8.75 | 2 | 118.667
23472 - TERRA (MANAZANA 4) | M-149 | No especificado | Mamposteria torre 1 ejes J entre 1 al 19 Apto 2201, 2202, 2203, 2210, 2211, 2212 | 2026-01-26 | 2026-02-03 | 8 | 7.5 | 8.6 | 114.7 |  | 8.75 | 2 | 114.667
23472 - TERRA (MANAZANA 4) | M-148 | No especificado | Maposteria torre 1 eje A entre 1 al 19 Apto 2204, 2205, 2206, 2207, 2208, 2209 | 2026-01-26 | 2026-02-03 | 8 | 7.5 | 8.4 | 112 |  | 8.35 | 2 | 112
23472 - TERRA (MANAZANA 4) | M-148 | No especificado | Maposteria torre 1 eje A entre 1 al 19 Apto 2204, 2205, 2206, 2207, 2208, 2209 | 2026-01-26 | 2026-02-03 | 8 | 7.5 | 8.3 | 110.7 |  | 8.35 | 2 | 110.667
23472 - TERRA (MANAZANA 4) | M-147 | No especificado | Mamposteria torre 1 eje J entre 1 al 19 Apto 2101, 2102, 2103, 2110, 2111, 2112 | 2026-01-26 | 2026-02-03 | 8 | 7.5 | 9.1 | 121.3 |  | 8.95 | 2 | 121.333
23472 - TERRA (MANAZANA 4) | M-147 | No especificado | Mamposteria torre 1 eje J entre 1 al 19 Apto 2101, 2102, 2103, 2110, 2111, 2112 | 2026-01-26 | 2026-02-03 | 8 | 7.5 | 8.8 | 117.3 |  | 8.95 | 2 | 117.333
23472 - TERRA (MANAZANA 4) | M-146 | No especificado | Mamposteria torre 1 eje A entre 1 al 19 Apto 2104, 2105, 2106, 2107, 2108, 2109 y fachada costado occidental piso 23 al piso 24 | 2026-01-26 | 2026-02-03 | 8 | 7.5 | 7.5 | 100 |  | 7.65 | 2 | 100
23472 - TERRA (MANAZANA 4) | M-146 | No especificado | Mamposteria torre 1 eje A entre 1 al 19 Apto 2104, 2105, 2106, 2107, 2108, 2109 y fachada costado occidental piso 23 al piso 24 | 2026-01-26 | 2026-02-03 | 8 | 7.5 | 7.8 | 104 |  | 7.65 | 2 | 104
23472 - TERRA (MANAZANA 4) | M - 1373 | Outinord IND 1 / 2" | Vigas de acople torre 1 eje 6 entre 7 al 13 | 2025-12-01 | 2025-12-08 | 7 | 41.4 | 41.3 | 99.8 |  | 40.65 | 2 | 99.758
23472 - TERRA (MANAZANA 4) | M - 1373 | Outinord IND 1 / 2" | Vigas de acople torre 1 eje 6 entre 7 al 13 | 2025-12-01 | 2025-12-08 | 7 | 41.4 | 40 | 96.6 |  | 40.65 | 2 | 96.618
23472 - TERRA (MANAZANA 4) | M - 1370 | Outinord IND 1 / 2 " | Vigas de acople cubierta torre 1 y muros M - 28 ( 2 ) M - 32 M - 15 ( 2 ) M - 18 ( 2 ) eje D entre 7 al 13 muros foso ascensor | 2025-11-28 | 2025-12-05 | 7 | 41.4 | 49.5 | 119.6 | MURO | 49.85 | 2 | 119.565
23472 - TERRA (MANAZANA 4) | M - 1370 | Outinord IND 1 / 2 " | Vigas de acople cubierta torre 1 y muros M - 28 ( 2 ) M - 32 M - 15 ( 2 ) M - 18 ( 2 ) eje D entre 7 al 13 muros foso ascensor | 2025-11-28 | 2025-12-05 | 7 | 41.4 | 50.2 | 121.3 | MURO | 49.85 | 2 | 121.256
23472 - TERRA (MANAZANA 4) | M - 1403 | Tremie 1/2" | Menzula entre torres 2 y 3 | 2026-04-25 | 2026-05-02 | 7 | 34.5 | 27.5 | 79.7 |  | 27.7 | 2 | 79.71
23472 - TERRA (MANAZANA 4) | M - 1403 | Tremie 1/2" | Menzula entre torres 2 y 3 | 2026-04-25 | 2026-05-02 | 7 | 34.5 | 27.9 | 80.9 |  | 27.7 | 2 | 80.87
23472 - TERRA (MANAZANA 4) | M - 1176 | Outinord IND 1/2" | Muros torre 1 eje 1 al 5 entre F - J apt 1102, 1103 | 2025-07-19 | 2025-07-26 | 7 | 34.5 | 28 | 81.2 | MURO | 27.8 | 2 | 81.159
23472 - TERRA (MANAZANA 4) | M - 1176 | Outinord IND 1/2" | Muros torre 1 eje 1 al 5 entre F - J apt 1102, 1103 | 2025-07-19 | 2025-07-26 | 7 | 34.5 | 27.6 | 80 | MURO | 27.8 | 2 | 80
23472 - TERRA (MANAZANA 4) | M - 1174 | Outinord IND 1/2" | Muros torre 1 eje 1 al 5 entre A - E apt 1104, 1105 | 2025-07-18 | 2025-07-25 | 7 | 34.5 | 38.3 | 111 | MURO | 38.5 | 2 | 111.014
23472 - TERRA (MANAZANA 4) | M - 1174 | Outinord IND 1/2" | Muros torre 1 eje 1 al 5 entre A - E apt 1104, 1105 | 2025-07-18 | 2025-07-25 | 7 | 34.5 | 38.7 | 112.2 | MURO | 38.5 | 2 | 112.174
23472 - TERRA (MANAZANA 4) | M - 1169 | Outinord IND. 1/2" | Muros Torre 1 Eje 6 al 11 entre A - E Apt 1106, 1107 | 2025-07-16 | 2025-07-23 | 7 | 34.5 | 29.6 | 85.8 | MURO | 29.4 | 2 | 85.797
23472 - TERRA (MANAZANA 4) | M - 1169 | Outinord IND. 1/2" | Muros Torre 1 Eje 6 al 11 entre A - E Apt 1106, 1107 | 2025-07-16 | 2025-07-23 | 7 | 34.5 | 29.2 | 84.6 | MURO | 29.4 | 2 | 84.638
23472 - TERRA (MANAZANA 4) | M - 1172 | Outinord IND. 1/2" | Muros Torre 1 Eje 6 al 11 entre F - J Apt 1101, 1112 | 2025-07-17 | 2025-07-24 | 7 | 34.5 | 28.7 | 83.2 | MURO | 28.85 | 2 | 83.188
23472 - TERRA (MANAZANA 4) | M - 1172 | Outinord IND. 1/2" | Muros Torre 1 Eje 6 al 11 entre F - J Apt 1101, 1112 | 2025-07-17 | 2025-07-24 | 7 | 34.5 | 29 | 84.1 | MURO | 28.85 | 2 | 84.058
23472 - TERRA (MANAZANA 4) | M-1167 | Outinord IND ½" | Muros torre 1 eje 12 al 19 entre F- J apto 1110, 1111 | 2025-07-15 | 2025-07-22 | 7 | 34.5 | 30.9 | 89.6 | MURO | 31 | 2 | 89.565
23472 - TERRA (MANAZANA 4) | M-1167 | Outinord IND ½" | Muros torre 1 eje 12 al 19 entre F- J apto 1110, 1111 | 2025-07-15 | 2025-07-22 | 7 | 34.5 | 31.1 | 90.1 | MURO | 31 | 2 | 90.145
23472 - TERRA (MANAZANA 4) | M-1165 | Outinord IND ½" | Muros torre 1 eje 12 al 19 entre A - E apto 1108, 1109 | 2025-07-14 | 2025-07-21 | 7 | 34.5 | 27.4 | 79.4 | MURO | 27.55 | 2 | 79.42
23472 - TERRA (MANAZANA 4) | M-1165 | Outinord IND ½" | Muros torre 1 eje 12 al 19 entre A - E apto 1108, 1109 | 2025-07-14 | 2025-07-21 | 7 | 34.5 | 27.7 | 80.3 | MURO | 27.55 | 2 | 80.29
23472 - TERRA (MANAZANA 4) | M - 1160 | Outinord IND 1/2" | Muros Torre 1 eje 1 al 5 Entre A - E Apt 1004, 1005 | 2025-07-11 | 2025-07-18 | 7 | 34.5 | 34.8 | 100.9 | MURO | 34.95 | 2 | 100.87
23472 - TERRA (MANAZANA 4) | M - 1160 | Outinord IND 1/2" | Muros Torre 1 eje 1 al 5 Entre A - E Apt 1004, 1005 | 2025-07-11 | 2025-07-18 | 7 | 34.5 | 35.1 | 101.7 | MURO | 34.95 | 2 | 101.739
23472 - TERRA (MANAZANA 4) | M - 1162 | Outinord IND 1/2" | Muros Torre 1 eje 1 al 5 entre F - J Apt 1002, 1003 | 2025-07-12 | 2025-07-19 | 7 | 34.5 | 28.5 | 82.6 | MURO | 28.6 | 2 | 82.609
23472 - TERRA (MANAZANA 4) | M - 1162 | Outinord IND 1/2" | Muros Torre 1 eje 1 al 5 entre F - J Apt 1002, 1003 | 2025-07-12 | 2025-07-19 | 7 | 34.5 | 28.7 | 83.2 | MURO | 28.6 | 2 | 83.188
23472 - TERRA (MANAZANA 4) | M - 1156 | Outinord IND 1/2" | Muros torre 1, eje 6 al 11 entre A - E, Apt. 1006, 1007. | 2025-07-09 | 2025-07-16 | 7 | 34.5 | 32.9 | 95.4 | MURO | 33.05 | 2 | 95.362
23472 - TERRA (MANAZANA 4) | M - 1156 | Outinord IND 1/2" | Muros torre 1, eje 6 al 11 entre A - E, Apt. 1006, 1007. | 2025-07-09 | 2025-07-16 | 7 | 34.5 | 33.2 | 96.2 | MURO | 33.05 | 2 | 96.232
23472 - TERRA (MANAZANA 4) | M-1158 | Outinord IND ½" | Muros torre 1 eje 6 al 11 entre F - J apto 1001, 1012 | 2025-07-10 | 2025-07-17 | 7 | 34.5 | 32.7 | 94.8 | MURO | 32.5 | 2 | 94.783
23472 - TERRA (MANAZANA 4) | M-1158 | Outinord IND ½" | Muros torre 1 eje 6 al 11 entre F - J apto 1001, 1012 | 2025-07-10 | 2025-07-17 | 7 | 34.5 | 32.3 | 93.6 | MURO | 32.5 | 2 | 93.623
23472 - TERRA (MANAZANA 4) | M - 1148 | Outinord IND 1/2" | Muros Torre 1 Eje 12 al 19 Entre A - E Apt 1001 , 1002 | 2025-07-07 | 2025-07-14 | 7 | 34.5 | 35.8 | 103.8 | MURO | 36 | 2 | 103.768
23472 - TERRA (MANAZANA 4) | M - 1148 | Outinord IND 1/2" | Muros Torre 1 Eje 12 al 19 Entre A - E Apt 1001 , 1002 | 2025-07-07 | 2025-07-14 | 7 | 34.5 | 36.2 | 104.9 | MURO | 36 | 2 | 104.928
23472 - TERRA (MANAZANA 4) | M - 1152 | Outinord Ind 1/2" | Muros Torre 1 Eje 12 al 19 entre F - J Apt 1010, 1011 | 2025-07-08 | 2025-07-15 | 7 | 34.5 | 31.7 | 91.9 | MURO | 31.75 | 2 | 91.884
23472 - TERRA (MANAZANA 4) | M - 1152 | Outinord Ind 1/2" | Muros Torre 1 Eje 12 al 19 entre F - J Apt 1010, 1011 | 2025-07-08 | 2025-07-15 | 7 | 34.5 | 31.8 | 92.2 | MURO | 31.75 | 2 | 92.174
23472 - TERRA (MANAZANA 4) | M-1144 | Outinord IND ½" | Muros torre 1 eje 1 al 5 entre A-E apto 904, 905 | 2025-07-04 | 2025-07-11 | 7 | 34.5 | 35.1 | 101.7 | MURO | 35.1 | 2 | 101.739
23472 - TERRA (MANAZANA 4) | M-1144 | Outinord IND ½" | Muros torre 1 eje 1 al 5 entre A-E apto 904, 905 | 2025-07-04 | 2025-07-11 | 7 | 34.5 | 35.1 | 101.7 | MURO | 35.1 | 2 | 101.739
23472 - TERRA (MANAZANA 4) | M-1146 | Outinord IND 1/2" | Muros torre 1, eje 1 al 5. entre F - J, Apt. 902, 903. | 2025-07-05 | 2025-07-12 | 7 | 34.5 | 26.4 | 76.5 | MURO | 26.4 | 2 | 76.522
23472 - TERRA (MANAZANA 4) | M-1146 | Outinord IND 1/2" | Muros torre 1, eje 1 al 5. entre F - J, Apt. 902, 903. | 2025-07-05 | 2025-07-12 | 7 | 34.5 | 26.4 | 76.5 | MURO | 26.4 | 2 | 76.522
23472 - TERRA (MANAZANA 4) | PL - 1371 | Outinord IND 1/2" | Escalera torre 1 costado occidental eje 1 al 2 entre D - G piso 22 al piso 23 | 2025-11-28 | 2025-12-05 | 7 | 28 | 24.9 | 88.9 |  | 24.75 | 2 | 88.929
23472 - TERRA (MANAZANA 4) | PL - 1371 | Outinord IND 1/2" | Escalera torre 1 costado occidental eje 1 al 2 entre D - G piso 22 al piso 23 | 2025-11-28 | 2025-12-05 | 7 | 28 | 24.6 | 87.9 |  | 24.75 | 2 | 87.857
23472 - TERRA (MANAZANA 4) | PL - 1407 | Outinord IND 1" | Salón comunal 1, placa contrapiso eje 1 - P/ 3 - P, A - P / B - P Costado Sur | 2026-05-29 | 2026-06-05 | 7 | 27.6 | 25.4 | 92 | PLACA | 25.55 | 2 | 92.029
23472 - TERRA (MANAZANA 4) | PL - 1407 | Outinord IND 1" | Salón comunal 1, placa contrapiso eje 1 - P/ 3 - P, A - P / B - P Costado Sur | 2026-05-29 | 2026-06-05 | 7 | 27.6 | 25.7 | 93.1 | PLACA | 25.55 | 2 | 93.116
23472 - TERRA (MANAZANA 4) | M1406 | Outinord IND 1/2" | Muro de contención salón comunal 1 Eje A-P, 1-P, 3-P N+0.70 al N+1.50 | 2026-05-19 | 2026-05-26 | 7 | 27.6 | 30 | 108.7 | MURO | 29.5 | 2 | 108.696
23472 - TERRA (MANAZANA 4) | M1406 | Outinord IND 1/2" | Muro de contención salón comunal 1 Eje A-P, 1-P, 3-P N+0.70 al N+1.50 | 2026-05-19 | 2026-05-26 | 7 | 27.6 | 29 | 105.1 | MURO | 29.5 | 2 | 105.072
23472 - TERRA (MANAZANA 4) | M1405 | Outinord IND 1" | Vigas de cimentación salón comunal 1 P-001, P-002, P-003, P-004, P-005, P-006, P-007 y Zapatas ZAP Z-3P Z-2P Eje A-P, LP, 3-P | 2026-05-19 | 2026-05-26 | 7 | 27.6 | 22.3 | 80.8 |  | 22.4 | 2 | 80.797
23472 - TERRA (MANAZANA 4) | M1405 | Outinord IND 1" | Vigas de cimentación salón comunal 1 P-001, P-002, P-003, P-004, P-005, P-006, P-007 y Zapatas ZAP Z-3P Z-2P Eje A-P, LP, 3-P | 2026-05-19 | 2026-05-26 | 7 | 27.6 | 22.5 | 81.5 |  | 22.4 | 2 | 81.522
23472 - TERRA (MANAZANA 4) | M - 1404 | Outinord IND 1" | Escalera corte 8, 9 y 10 entre torres 2 y 3 | 2026-05-06 | 2026-05-13 | 7 | 27.6 | 27.7 | 100.4 |  | 27.6 | 2 | 100.362
23472 - TERRA (MANAZANA 4) | M - 1404 | Outinord IND 1" | Escalera corte 8, 9 y 10 entre torres 2 y 3 | 2026-05-06 | 2026-05-13 | 7 | 27.6 | 27.5 | 99.6 |  | 27.6 | 2 | 99.638
23472 - TERRA (MANAZANA 4) | M - 1402 | Tremie | Escalera tramo 6 - 6 , 7 - 7 entre torres 2 y 3 | 2026-04-21 | 2026-04-28 | 7 | 27.6 | 18.2 | 65.9 |  | 18.45 | 2 | 65.942
23472 - TERRA (MANAZANA 4) | M - 1402 | Tremie | Escalera tramo 6 - 6 , 7 - 7 entre torres 2 y 3 | 2026-04-21 | 2026-04-28 | 7 | 27.6 | 18.7 | 67.8 |  | 18.45 | 2 | 67.754
23472 - TERRA (MANAZANA 4) | M-1401 | TREMIE 1" | Ménsulas entre torres 2 y 3 | 2026-04-16 | 2026-04-23 | 7 | 27.6 | 23.4 | 84.8 |  | 23.25 | 2 | 84.783
23472 - TERRA (MANAZANA 4) | M-1401 | TREMIE 1" | Ménsulas entre torres 2 y 3 | 2026-04-16 | 2026-04-23 | 7 | 27.6 | 23.1 | 83.7 |  | 23.25 | 2 | 83.696
23472 - TERRA (MANAZANA 4) | PL - 1400 | Outinord IND 1" | Salón comunal 2 placa y muros de contorno de las materas tipo 2 y 3 piso 1 Apaup eje 11" entre A - E costado oriental | 2026-04-08 | 2026-04-15 | 7 | 27.6 | 31.4 | 113.8 | MURO | 30.95 | 2 | 113.768
23472 - TERRA (MANAZANA 4) | PL - 1400 | Outinord IND 1" | Salón comunal 2 placa y muros de contorno de las materas tipo 2 y 3 piso 1 Apaup eje 11" entre A - E costado oriental | 2026-04-08 | 2026-04-15 | 7 | 27.6 | 30.5 | 110.5 | MURO | 30.95 | 2 | 110.507
23472 - TERRA (MANAZANA 4) | PL - 1399 | Outinord IND 1" | Placa de escalera entre Torres 2 y 3 N + 1.50 y N + 2.75 | 2026-04-06 | 2026-04-13 | 7 | 27.6 | 29.1 | 105.4 | PLACA | 28.8 | 2 | 105.435
23472 - TERRA (MANAZANA 4) | PL - 1399 | Outinord IND 1" | Placa de escalera entre Torres 2 y 3 N + 1.50 y N + 2.75 | 2026-04-06 | 2026-04-13 | 7 | 27.6 | 28.5 | 103.3 | PLACA | 28.8 | 2 | 103.261
23472 - TERRA (MANAZANA 4) | M - 1398 | Outinord IND | Placa matera costado Nororiental tipo 2 y 3 eje 11" entre A - E y el muro de la matera tipo 3 (6) eje A' entre 9' y 11' y eje 11' entre A - C | 2026-03-25 | 2026-04-01 | 7 | 27.6 | 30.3 | 109.8 | MURO | 30.5 | 2 | 109.783
23472 - TERRA (MANAZANA 4) | M - 1398 | Outinord IND | Placa matera costado Nororiental tipo 2 y 3 eje 11" entre A - E y el muro de la matera tipo 3 (6) eje A' entre 9' y 11' y eje 11' entre A - C | 2026-03-25 | 2026-04-01 | 7 | 27.6 | 30.7 | 111.2 | MURO | 30.5 | 2 | 111.232
23472 - TERRA (MANAZANA 4) | M - 1397 | Outinord IND 1/2" | Ménsulas tipo 1 en los muros entre las torres 2 y 3 | 2026-03-10 | 2026-03-17 | 7 | 27.6 | 21.5 | 77.9 | MURO | 21.25 | 2 | 77.899
23472 - TERRA (MANAZANA 4) | M - 1397 | Outinord IND 1/2" | Ménsulas tipo 1 en los muros entre las torres 2 y 3 | 2026-03-10 | 2026-03-17 | 7 | 27.6 | 21 | 76.1 | MURO | 21.25 | 2 | 76.087
23472 - TERRA (MANAZANA 4) | PL - 1396 | outinord IND 1" | Salón comunal 2 placa matera tipo 2 piso 1 eje 11 al 11" entre C-E | 2026-03-07 | 2026-03-14 | 7 | 27.6 | 30.2 | 109.4 | PLACA | 29.95 | 2 | 109.42
23472 - TERRA (MANAZANA 4) | PL - 1396 | outinord IND 1" | Salón comunal 2 placa matera tipo 2 piso 1 eje 11 al 11" entre C-E | 2026-03-07 | 2026-03-14 | 7 | 27.6 | 29.7 | 107.6 | PLACA | 29.95 | 2 | 107.609
23472 - TERRA (MANAZANA 4) | M - 1395 | Outinord IND 1" | Salón comunal 2 placa y muros materas tipo 3 eje 9' al 11' entre A - B' y eje 10' al 11 entre A' - B piso 1 | 2026-03-05 | 2026-03-12 | 7 | 27.6 | 24.8 | 89.9 | MURO | 24.85 | 2 | 89.855
23472 - TERRA (MANAZANA 4) | M - 1395 | Outinord IND 1" | Salón comunal 2 placa y muros materas tipo 3 eje 9' al 11' entre A - B' y eje 10' al 11 entre A' - B piso 1 | 2026-03-05 | 2026-03-12 | 7 | 27.6 | 24.9 | 90.2 | MURO | 24.85 | 2 | 90.217
23472 - TERRA (MANAZANA 4) | PL - 1394 | Outinord IND Inclusión de aire 1" | Entre torres 2 y 3 placa cubierta escalera N+ 9.25 | 2026-02-27 | 2026-03-06 | 7 | 27.6 | 31 | 112.3 | PLACA | 30.4 | 2 | 112.319
23472 - TERRA (MANAZANA 4) | PL - 1394 | Outinord IND Inclusión de aire 1" | Entre torres 2 y 3 placa cubierta escalera N+ 9.25 | 2026-02-27 | 2026-03-06 | 7 | 27.6 | 29.8 | 108 | PLACA | 30.4 | 2 | 107.971
23472 - TERRA (MANAZANA 4) | M - 1393 | Outinord IND 1" | Salón comunal 2 muros y placa de la matera tipo 3 eje 10 al 11 entre A´- B´ piso 1 | 2026-02-24 | 2026-03-03 | 7 | 27.6 | 26.8 | 97.1 | MURO | 26.5 | 2 | 97.101
23472 - TERRA (MANAZANA 4) | M - 1393 | Outinord IND 1" | Salón comunal 2 muros y placa de la matera tipo 3 eje 10 al 11 entre A´- B´ piso 1 | 2026-02-24 | 2026-03-03 | 7 | 27.6 | 26.2 | 94.9 | MURO | 26.5 | 2 | 94.928
23472 - TERRA (MANAZANA 4) | PL - 1392 | Outinord IND 1" | Salón Comunal 2 Riostras de la matera tipo 1 eje 8 al 9 entre A - E y placa de la matera tipo 2 eje 10 al 11 entre C - E | 2026-02-12 | 2026-02-19 | 7 | 27.6 | 31.2 | 113 | PLACA | 31.1 | 2 | 113.043
23472 - TERRA (MANAZANA 4) | PL - 1392 | Outinord IND 1" | Salón Comunal 2 Riostras de la matera tipo 1 eje 8 al 9 entre A - E y placa de la matera tipo 2 eje 10 al 11 entre C - E | 2026-02-12 | 2026-02-19 | 7 | 27.6 | 31 | 112.3 | PLACA | 31.1 | 2 | 112.319
23472 - TERRA (MANAZANA 4) | PL 1390 | Outinord IND | Salon comunal 2 vigas vm1 y placa de la metera tipo 2 piso 1 eje 10 al 11 entre C - D | 2026-01-30 | 2026-02-06 | 7 | 27.6 | 34.4 | 124.6 | PLACA | 34.2 | 2 | 124.638
23472 - TERRA (MANAZANA 4) | PL 1390 | Outinord IND | Salon comunal 2 vigas vm1 y placa de la metera tipo 2 piso 1 eje 10 al 11 entre C - D | 2026-01-30 | 2026-02-06 | 7 | 27.6 | 34 | 123.2 | PLACA | 34.2 | 2 | 123.188
23472 - TERRA (MANAZANA 4) | M-1389 | Outinord IND ½" | Muro de contención MC - 1 eje A - P entre 1 - P, 3 - P salon comunal 2 carcamo rampa vehicular eje 7 entre A - B salon comunal 2 | 2026-01-23 | 2026-01-30 | 7 | 27.6 | 28.2 | 102.2 | MURO | 28 | 2 | 102.174
23472 - TERRA (MANAZANA 4) | M-1389 | Outinord IND ½" | Muro de contención MC - 1 eje A - P entre 1 - P, 3 - P salon comunal 2 carcamo rampa vehicular eje 7 entre A - B salon comunal 2 | 2026-01-23 | 2026-01-30 | 7 | 27.6 | 27.8 | 100.7 | MURO | 28 | 2 | 100.725
23472 - TERRA (MANAZANA 4) | PL - 1388 | Outinord IND | Salón comunal matera tipo 1eje 9 al 10 entre D - E y los bordillos de la matera tipo 2 eje 10 al 11 entre C - D Piso 1 | 2026-01-22 | 2026-01-29 | 7 | 27.6 | 32.9 | 119.2 |  | 32.65 | 2 | 119.203
23472 - TERRA (MANAZANA 4) | PL - 1388 | Outinord IND | Salón comunal matera tipo 1eje 9 al 10 entre D - E y los bordillos de la matera tipo 2 eje 10 al 11 entre C - D Piso 1 | 2026-01-22 | 2026-01-29 | 7 | 27.6 | 32.4 | 117.4 |  | 32.65 | 2 | 117.391
23472 - TERRA (MANAZANA 4) | PL - 1386 | Outinord IND | Placa matera tipo 1 salón comunal eje 8 al 9 entre C - C´ | 2026-01-15 | 2026-01-22 | 7 | 27.6 | 26 | 94.2 | PLACA | 25.75 | 2 | 94.203
23472 - TERRA (MANAZANA 4) | PL - 1386 | Outinord IND | Placa matera tipo 1 salón comunal eje 8 al 9 entre C - C´ | 2026-01-15 | 2026-01-22 | 7 | 27.6 | 25.5 | 92.4 | PLACA | 25.75 | 2 | 92.391
23472 - TERRA (MANAZANA 4) | M-1383 | Outinord IND 1" | Entre torre 2 y 3 vigas V - 301, V - 302, V - 303 y las mensulas tipo 2 | 2025-12-17 | 2025-12-24 | 7 | 27.6 | 33.4 | 121 |  | 33.6 | 2 | 121.014
23472 - TERRA (MANAZANA 4) | M-1383 | Outinord IND 1" | Entre torre 2 y 3 vigas V - 301, V - 302, V - 303 y las mensulas tipo 2 | 2025-12-17 | 2025-12-24 | 7 | 27.6 | 33.8 | 122.5 |  | 33.6 | 2 | 122.464
23472 - TERRA (MANAZANA 4) | PL-1384 | Outinord IND 1" | Columnetas de la matera tipo 2 eje 10´ al 11´ entre C - D tramo matera tipo 3 eje A entre 9 al 11´ y la placa de la matera tipo 1 eje 8 al 9 entre A - B comunal 2 | 2025-12-18 | 2025-12-25 | 7 | 27.6 | 33.7 | 122.1 | PLACA | 34 | 2 | 122.101
23472 - TERRA (MANAZANA 4) | PL-1384 | Outinord IND 1" | Columnetas de la matera tipo 2 eje 10´ al 11´ entre C - D tramo matera tipo 3 eje A entre 9 al 11´ y la placa de la matera tipo 1 eje 8 al 9 entre A - B comunal 2 | 2025-12-18 | 2025-12-25 | 7 | 27.6 | 34.3 | 124.3 | PLACA | 34 | 2 | 124.275
23472 - TERRA (MANAZANA 4) | M - 1381 | Outinord IND 1 / 2 " | Muros torre 1 recorrido del ascensor M - 21 ( 2 ) M - 05 eje 8 al 9 entre D - E | 2025-12-12 | 2025-12-19 | 7 | 27.6 | 21.1 | 76.4 | MURO | 20.8 | 2 | 76.449
23472 - TERRA (MANAZANA 4) | M - 1381 | Outinord IND 1 / 2 " | Muros torre 1 recorrido del ascensor M - 21 ( 2 ) M - 05 eje 8 al 9 entre D - E | 2025-12-12 | 2025-12-19 | 7 | 27.6 | 20.5 | 74.3 | MURO | 20.8 | 2 | 74.275
23472 - TERRA (MANAZANA 4) | PL - 1379 | Outinord IND 1" | Salón comunal 1 Zapatas y zarpas Z - 1 P(2) Z- 2 P(3) Z3P y arranque de muros MC - 2 de la cimentación del comunal 1 eje 1 - P, 3 - P entre A - P. B - P | 2025-12-09 | 2025-12-16 | 7 | 27.6 | 25.3 | 91.7 | MURO | 25 | 2 | 91.667
23472 - TERRA (MANAZANA 4) | PL - 1379 | Outinord IND 1" | Salón comunal 1 Zapatas y zarpas Z - 1 P(2) Z- 2 P(3) Z3P y arranque de muros MC - 2 de la cimentación del comunal 1 eje 1 - P, 3 - P entre A - P. B - P | 2025-12-09 | 2025-12-16 | 7 | 27.6 | 24.7 | 89.5 | MURO | 25 | 2 | 89.493
23472 - TERRA (MANAZANA 4) | M - 1376 | Outinord IND 1 / 2 " | Salón comunal 2 bordillo de la matera tipo 1 eje 8 al 10 entre B – E | 2025-12-05 | 2025-12-12 | 7 | 27.6 | 30.8 | 111.6 |  | 30.85 | 2 | 111.594
23472 - TERRA (MANAZANA 4) | M - 1376 | Outinord IND 1 / 2 " | Salón comunal 2 bordillo de la matera tipo 1 eje 8 al 10 entre B – E | 2025-12-05 | 2025-12-12 | 7 | 27.6 | 30.9 | 112 |  | 30.85 | 2 | 111.957
23472 - TERRA (MANAZANA 4) | M - 1374 | Outinord IND 1 / 2" | Muros cubierta de la escalera costado occidental torre 1 eje 1 al 2 entre D – E ; M – 21 (2) ; M – 05 | 2025-12-02 | 2025-12-09 | 7 | 27.6 | 23.8 | 86.2 | MURO | 23.7 | 2 | 86.232
23472 - TERRA (MANAZANA 4) | M - 1374 | Outinord IND 1 / 2" | Muros cubierta de la escalera costado occidental torre 1 eje 1 al 2 entre D – E ; M – 21 (2) ; M – 05 | 2025-12-02 | 2025-12-09 | 7 | 27.6 | 23.6 | 85.5 | MURO | 23.7 | 2 | 85.507
23472 - TERRA (MANAZANA 4) | M - 1372 | Outinord IND 1 / 2" | Salón comunal 2 columnetas materas tipo 1 eje 8 al 10 entre C – E y bordillos de la matera tipo 1 eje 8 al 9 entre A – B N + 1.50 | 2025-12-01 | 2025-12-08 | 7 | 27.6 | 28.6 | 103.6 |  | 28.3 | 2 | 103.623
23472 - TERRA (MANAZANA 4) | M - 1372 | Outinord IND 1 / 2" | Salón comunal 2 columnetas materas tipo 1 eje 8 al 10 entre C – E y bordillos de la matera tipo 1 eje 8 al 9 entre A – B N + 1.50 | 2025-12-01 | 2025-12-08 | 7 | 27.6 | 28 | 101.4 |  | 28.3 | 2 | 101.449
23472 - TERRA (MANAZANA 4) | M - 1367 | Outinord IND 1 / 2 " | Muros cubierta torre 1 escalera costado oriental eje 17 al 19 entre D - G | 2025-11-24 | 2025-12-01 | 7 | 27.6 | 24.3 | 88 | MURO | 23.7 | 2 | 88.043
23472 - TERRA (MANAZANA 4) | M - 1367 | Outinord IND 1 / 2 " | Muros cubierta torre 1 escalera costado oriental eje 17 al 19 entre D - G | 2025-11-24 | 2025-12-01 | 7 | 27.6 | 23.1 | 83.7 | MURO | 23.7 | 2 | 83.696
23472 - TERRA (MANAZANA 4) | PL - 1366 | Outinord IND 1 / 2 " | Placa de conexión escalera torres 2 y 3 salon comunal 2 columnetas matera tipo 1 N + 1.50 | 2025-11-24 | 2025-12-01 | 7 | 27.6 | 23.8 | 86.2 | PLACA | 24.4 | 2 | 86.232
23472 - TERRA (MANAZANA 4) | PL - 1366 | Outinord IND 1 / 2 " | Placa de conexión escalera torres 2 y 3 salon comunal 2 columnetas matera tipo 1 N + 1.50 | 2025-11-24 | 2025-12-01 | 7 | 27.6 | 25 | 90.6 | PLACA | 24.4 | 2 | 90.58
23472 - TERRA (MANAZANA 4) | M - 1364 | Outinord IND 1/2" | Muros de la escalera entre Torres 2 y 3 N + 5.95 al N + 9.25 | 2025-11-21 | 2025-11-28 | 7 | 27.6 | 27.9 | 101.1 | MURO | 27.55 | 2 | 101.087
23472 - TERRA (MANAZANA 4) | M - 1364 | Outinord IND 1/2" | Muros de la escalera entre Torres 2 y 3 N + 5.95 al N + 9.25 | 2025-11-21 | 2025-11-28 | 7 | 27.6 | 27.2 | 98.6 | MURO | 27.55 | 2 | 98.551
23472 - TERRA (MANAZANA 4) | M-1363 | Outinord IND 1/2" | Muros torre 1 eje 1 al 6 entre D-J apt 2402-2403 y muro divisorio sala de estar eje 6 entre A-D apt 2405 | 2025-11-18 | 2025-11-25 | 7 | 27.6 | 31.8 | 115.2 | MURO | 31.55 | 2 | 115.217
23472 - TERRA (MANAZANA 4) | M-1363 | Outinord IND 1/2" | Muros torre 1 eje 1 al 6 entre D-J apt 2402-2403 y muro divisorio sala de estar eje 6 entre A-D apt 2405 | 2025-11-18 | 2025-11-25 | 7 | 27.6 | 31.3 | 113.4 | MURO | 31.55 | 2 | 113.406
23472 - TERRA (MANAZANA 4) | M - 1361 | Outinord IND 1/2" | Muros torre 1 eje 1 al 5 entre A - E apt 2404, 2405 y muro divisorio alcoba eje 6 entre I - J apt 2402 | 2025-11-14 | 2025-11-21 | 7 | 27.6 | 24.9 | 90.2 | MURO | 25.5 | 2 | 90.217
23472 - TERRA (MANAZANA 4) | M - 1361 | Outinord IND 1/2" | Muros torre 1 eje 1 al 5 entre A - E apt 2404, 2405 y muro divisorio alcoba eje 6 entre I - J apt 2402 | 2025-11-14 | 2025-11-21 | 7 | 27.6 | 26.1 | 94.6 | MURO | 25.5 | 2 | 94.565
23472 - TERRA (MANAZANA 4) | M - 1360 | Outinord IND 1/2" | Muros torre 1 eje 6 al 11 entre F – J apt 2401, 2412 y muro divisorio sala de estar eje 9 entre A apt 2406 | 2025-11-13 | 2025-11-20 | 7 | 27.6 | 31.1 | 112.7 | MURO | 30.85 | 2 | 112.681
23472 - TERRA (MANAZANA 4) | M - 1360 | Outinord IND 1/2" | Muros torre 1 eje 6 al 11 entre F – J apt 2401, 2412 y muro divisorio sala de estar eje 9 entre A apt 2406 | 2025-11-13 | 2025-11-20 | 7 | 27.6 | 30.6 | 110.9 | MURO | 30.85 | 2 | 110.87
23472 - TERRA (MANAZANA 4) | M - 1358 | Outinord IND 1/2" | Muros torre 1 eje 6 al 11 entre A – E apt 2406 – 2407 y muro divisorio de sala de estar eje 15 entre 1-J apt 2411 | 2025-11-12 | 2025-11-19 | 7 | 27.6 | 32.5 | 117.8 | MURO | 31.9 | 2 | 117.754
23472 - TERRA (MANAZANA 4) | M - 1358 | Outinord IND 1/2" | Muros torre 1 eje 6 al 11 entre A – E apt 2406 – 2407 y muro divisorio de sala de estar eje 15 entre 1-J apt 2411 | 2025-11-12 | 2025-11-19 | 7 | 27.6 | 31.3 | 113.4 | MURO | 31.9 | 2 | 113.406
23472 - TERRA (MANAZANA 4) | M - 1357 | Outinord IND 1 / 2" | Muros torre 1 eje 12 al 17 entre F - J apt 2410 - 2411 | 2025-11-11 | 2025-11-18 | 7 | 27.6 | 26.5 | 96 | MURO | 26 | 2 | 96.014
23472 - TERRA (MANAZANA 4) | M - 1357 | Outinord IND 1 / 2" | Muros torre 1 eje 12 al 17 entre F - J apt 2410 - 2411 | 2025-11-11 | 2025-11-18 | 7 | 27.6 | 25.5 | 92.4 | MURO | 26 | 2 | 92.391
23472 - TERRA (MANAZANA 4) | M - 1355 | Outinord IND 1 / 2" | Muros torre 1 eje 12 al 14 entre A - E apt 2408 y eje 17 al 19 entre F - J apt 2410 | 2025-11-10 | 2025-11-17 | 7 | 27.6 | 27.5 | 99.6 | MURO | 27.15 | 2 | 99.638
23472 - TERRA (MANAZANA 4) | M - 1355 | Outinord IND 1 / 2" | Muros torre 1 eje 12 al 14 entre A - E apt 2408 y eje 17 al 19 entre F - J apt 2410 | 2025-11-10 | 2025-11-17 | 7 | 27.6 | 26.8 | 97.1 | MURO | 27.15 | 2 | 97.101
23472 - TERRA (MANAZANA 4) | M - 1354 | Outinord IND 1/2" | Muros torre 1 eje 16 al 19 entre A - E apt 2409 y muro divisorio de sala y baño ejes 14 entre A - E, 15 al 16 entre B - C y 14 al 16 entre E apt 2408 | 2025-11-08 | 2025-11-15 | 7 | 27.6 | 30.9 | 112 | MURO | 30.3 | 2 | 111.957
23472 - TERRA (MANAZANA 4) | M - 1354 | Outinord IND 1/2" | Muros torre 1 eje 16 al 19 entre A - E apt 2409 y muro divisorio de sala y baño ejes 14 entre A - E, 15 al 16 entre B - C y 14 al 16 entre E apt 2408 | 2025-11-08 | 2025-11-15 | 7 | 27.6 | 29.7 | 107.6 | MURO | 30.3 | 2 | 107.609
23472 - TERRA (MANAZANA 4) | M - 1352 | Outinord IND 1/2" | Muros torre 1 eje 1 al 5 entre F – J apto 2302, 2303 | 2025-11-06 | 2025-11-13 | 7 | 27.6 | 19.3 | 69.9 | MURO | 18.85 | 2 | 69.928
23472 - TERRA (MANAZANA 4) | M - 1352 | Outinord IND 1/2" | Muros torre 1 eje 1 al 5 entre F – J apto 2302, 2303 | 2025-11-06 | 2025-11-13 | 7 | 27.6 | 18.4 | 66.7 | MURO | 18.85 | 2 | 66.667
23472 - TERRA (MANAZANA 4) | M – 1350 | Outinord IND 1/2" | Muros torre 1 eje 1 al 5 entre A – E apto 2304, 2305 | 2025-11-05 | 2025-11-12 | 7 | 27.6 | 24.1 | 87.3 | MURO | 23.65 | 2 | 87.319
23472 - TERRA (MANAZANA 4) | M – 1350 | Outinord IND 1/2" | Muros torre 1 eje 1 al 5 entre A – E apto 2304, 2305 | 2025-11-05 | 2025-11-12 | 7 | 27.6 | 23.2 | 84.1 | MURO | 23.65 | 2 | 84.058
23472 - TERRA (MANAZANA 4) | M - 1348 | Outinord IND 1 / 2" | Muros torre 1 eje 6 al 12 entre F - J aptos 2301 , 2312 | 2025-11-04 | 2025-11-11 | 7 | 27.6 | 25.5 | 92.4 | MURO | 25.1 | 2 | 92.391
23472 - TERRA (MANAZANA 4) | M - 1348 | Outinord IND 1 / 2" | Muros torre 1 eje 6 al 12 entre F - J aptos 2301 , 2312 | 2025-11-04 | 2025-11-11 | 7 | 27.6 | 24.7 | 89.5 | MURO | 25.1 | 2 | 89.493
23472 - TERRA (MANAZANA 4) | M - 1346 | Outinord IND 1/2" | Muros torre 1 eje 6 al 11 entre A – E apto 2306, 2307 y muro divisorio eje 8 entre H – J, 9 – J, 11 – J, apto 2301, 2312 | 2025-11-01 | 2025-11-08 | 7 | 27.6 | 27.8 | 100.7 | MURO | 27.3 | 2 | 100.725
23472 - TERRA (MANAZANA 4) | M - 1346 | Outinord IND 1/2" | Muros torre 1 eje 6 al 11 entre A – E apto 2306, 2307 y muro divisorio eje 8 entre H – J, 9 – J, 11 – J, apto 2301, 2312 | 2025-11-01 | 2025-11-08 | 7 | 27.6 | 26.8 | 97.1 | MURO | 27.3 | 2 | 97.101
23472 - TERRA (MANAZANA 4) | M - 1344 | Outinord IND 1/2" | Muros torre 1 eje 12 al 14 entre F – J apto 2311 y los muros eje 6 entre A – C, 8 / A -C, 9 – A, 11 – A, 12 – AC entre torres 2 y 3 | 2025-10-31 | 2025-11-07 | 7 | 27.6 | 31.4 | 113.8 | MURO | 30.85 | 2 | 113.768
23472 - TERRA (MANAZANA 4) | M - 1344 | Outinord IND 1/2" | Muros torre 1 eje 12 al 14 entre F – J apto 2311 y los muros eje 6 entre A – C, 8 / A -C, 9 – A, 11 – A, 12 – AC entre torres 2 y 3 | 2025-10-31 | 2025-11-07 | 7 | 27.6 | 30.3 | 109.8 | MURO | 30.85 | 2 | 109.783
23472 - TERRA (MANAZANA 4) | M - 1340 | Outinord IND 1/2" | Muros torre1 eje 13 al 19 entre A - E apt 2308 - 2309 | 2025-10-29 | 2025-11-05 | 7 | 27.6 | 34.2 | 123.9 | MURO | 34 | 2 | 123.913
23472 - TERRA (MANAZANA 4) | M - 1340 | Outinord IND 1/2" | Muros torre1 eje 13 al 19 entre A - E apt 2308 - 2309 | 2025-10-29 | 2025-11-05 | 7 | 27.6 | 33.8 | 122.5 | MURO | 34 | 2 | 122.464
23472 - TERRA (MANAZANA 4) | PL - 1338 | IND con ayudante bombeo | Salón comunal placa de contrapiso eje 1 al 7´entre A - E | 2025-10-29 | 2025-11-05 | 7 | 27.6 | 33 | 119.6 | PLACA | 32.8 | 2 | 119.565
23472 - TERRA (MANAZANA 4) | PL - 1338 | IND con ayudante bombeo | Salón comunal placa de contrapiso eje 1 al 7´entre A - E | 2025-10-29 | 2025-11-05 | 7 | 27.6 | 32.6 | 118.1 | PLACA | 32.8 | 2 | 118.116
23472 - TERRA (MANAZANA 4) | PL - 1337 | Industrializado con ayudante de bombeo | Salón comunal placa de contrapiso eje 1 al 7´entre A - E | 2025-10-29 | 2025-11-05 | 7 | 27.6 | 34.5 | 125 | PLACA | 34.3 | 2 | 125
23472 - TERRA (MANAZANA 4) | PL - 1337 | Industrializado con ayudante de bombeo | Salón comunal placa de contrapiso eje 1 al 7´entre A - E | 2025-10-29 | 2025-11-05 | 7 | 27.6 | 34.1 | 123.6 | PLACA | 34.3 | 2 | 123.551
23472 - TERRA (MANAZANA 4) | M - 1342 | Outinord IND 1/2" | Muros torre 1 eje 14 al 19 entre F - J apt 2310 | 2025-10-30 | 2025-11-06 | 7 | 27.6 | 24.9 | 90.2 | MURO | 24.65 | 2 | 90.217
23472 - TERRA (MANAZANA 4) | M - 1342 | Outinord IND 1/2" | Muros torre 1 eje 14 al 19 entre F - J apt 2310 | 2025-10-30 | 2025-11-06 | 7 | 27.6 | 24.4 | 88.4 | MURO | 24.65 | 2 | 88.406
23472 - TERRA (MANAZANA 4) | M - 1336 | Outinord IND 1 / 2" | Muros torre 1 eje 1 al 5 entre F - J apto 2202, 2203 y vigas de la escalera entre torres 2 y 3 V - 206, V - 207 N + 2.75 | 2025-10-28 | 2025-11-04 | 7 | 27.6 | 29.2 | 105.8 | MURO | 29.4 | 2 | 105.797
23472 - TERRA (MANAZANA 4) | M - 1336 | Outinord IND 1 / 2" | Muros torre 1 eje 1 al 5 entre F - J apto 2202, 2203 y vigas de la escalera entre torres 2 y 3 V - 206, V - 207 N + 2.75 | 2025-10-28 | 2025-11-04 | 7 | 27.6 | 29.6 | 107.2 | MURO | 29.4 | 2 | 107.246
23472 - TERRA (MANAZANA 4) | M - 1333 | Outinord IND 1/2" | Muros torre 1 eje 1 al 5 entre A - E apt 2204 - 2205 | 2025-10-27 | 2025-11-03 | 7 | 27.6 | 24.1 | 87.3 | MURO | 23.9 | 2 | 87.319
23472 - TERRA (MANAZANA 4) | M - 1333 | Outinord IND 1/2" | Muros torre 1 eje 1 al 5 entre A - E apt 2204 - 2205 | 2025-10-27 | 2025-11-03 | 7 | 27.6 | 23.7 | 85.9 | MURO | 23.9 | 2 | 85.87
23472 - TERRA (MANAZANA 4) | M - 1330 | Outinord IND 1/2" | Muros torre 1 eje 6 al 11 entre F - J apt 2201 - 2212 | 2025-10-24 | 2025-10-31 | 7 | 27.6 | 24.4 | 88.4 | MURO | 24.05 | 2 | 88.406
23472 - TERRA (MANAZANA 4) | M - 1330 | Outinord IND 1/2" | Muros torre 1 eje 6 al 11 entre F - J apt 2201 - 2212 | 2025-10-24 | 2025-10-31 | 7 | 27.6 | 23.7 | 85.9 | MURO | 24.05 | 2 | 85.87
23472 - TERRA (MANAZANA 4) | PL - 1328 | Outinord IND ayuda de bombeo | Salón comunal placa de contrapiso eje 7´al 10 entre A - E | 2025-10-24 | 2025-10-31 | 7 | 27.6 | 22.8 | 82.6 | PLACA | 22.65 | 2 | 82.609
23472 - TERRA (MANAZANA 4) | PL - 1328 | Outinord IND ayuda de bombeo | Salón comunal placa de contrapiso eje 7´al 10 entre A - E | 2025-10-24 | 2025-10-31 | 7 | 27.6 | 22.5 | 81.5 | PLACA | 22.65 | 2 | 81.522
23472 - TERRA (MANAZANA 4) | PL - 1327 | Outinord IND ayuda de bombeo | Salón comunal placa de contrapiso eje 7´al 10 entre A - E | 2025-10-24 | 2025-10-31 | 7 | 27.6 | 29.1 | 105.4 | PLACA | 28.95 | 2 | 105.435
23472 - TERRA (MANAZANA 4) | PL - 1327 | Outinord IND ayuda de bombeo | Salón comunal placa de contrapiso eje 7´al 10 entre A - E | 2025-10-24 | 2025-10-31 | 7 | 27.6 | 28.8 | 104.3 | PLACA | 28.95 | 2 | 104.348
23472 - TERRA (MANAZANA 4) | M - 1326 | Outinord IND 1/2" | Muros torre 1 eje 6 al 11 entre A - E apt 2206, 2207 | 2025-10-23 | 2025-10-30 | 7 | 27.6 | 23.2 | 84.1 | MURO | 23.15 | 2 | 84.058
23472 - TERRA (MANAZANA 4) | M - 1326 | Outinord IND 1/2" | Muros torre 1 eje 6 al 11 entre A - E apt 2206, 2207 | 2025-10-23 | 2025-10-30 | 7 | 27.6 | 23.1 | 83.7 | MURO | 23.15 | 2 | 83.696
23472 - TERRA (MANAZANA 4) | M - 1324 | Outinord IND 1/2" | Muros torre 1 eje 12 al 19 entre F - J apt 2210, 2211 y muros entre torre 2 y 3 primer tramo cimentación a piso 1 | 2025-10-22 | 2025-10-29 | 7 | 27.6 | 37.4 | 135.5 | MURO | 36.8 | 2 | 135.507
23472 - TERRA (MANAZANA 4) | M - 1324 | Outinord IND 1/2" | Muros torre 1 eje 12 al 19 entre F - J apt 2210, 2211 y muros entre torre 2 y 3 primer tramo cimentación a piso 1 | 2025-10-22 | 2025-10-29 | 7 | 27.6 | 36.2 | 131.2 | MURO | 36.8 | 2 | 131.159
23472 - TERRA (MANAZANA 4) | M - 1323 | Outinord IND 1/2" | Muros torre 1 eje 12 al 19 entre A - E aptos 2208 - 2209 | 2025-10-21 | 2025-10-28 | 7 | 27.6 | 29.2 | 105.8 | MURO | 28.85 | 2 | 105.797
23472 - TERRA (MANAZANA 4) | M - 1323 | Outinord IND 1/2" | Muros torre 1 eje 12 al 19 entre A - E aptos 2208 - 2209 | 2025-10-21 | 2025-10-28 | 7 | 27.6 | 28.5 | 103.3 | MURO | 28.85 | 2 | 103.261
23472 - TERRA (MANAZANA 4) | PL- 1322 | Outinord IND 1" | Salón comunal placa de contrapiso eje 10 al 11 entre A -E | 2025-10-21 | 2025-10-28 | 7 | 27.6 | 29.9 | 108.3 | PLACA | 29.25 | 2 | 108.333
23472 - TERRA (MANAZANA 4) | PL- 1322 | Outinord IND 1" | Salón comunal placa de contrapiso eje 10 al 11 entre A -E | 2025-10-21 | 2025-10-28 | 7 | 27.6 | 28.6 | 103.6 | PLACA | 29.25 | 2 | 103.623
23472 - TERRA (MANAZANA 4) | M-1319 | Outinord IND ½" | Muros torre 1 eje 1 al 5 entre F - J apto 2102, 2103 | 2025-10-18 | 2025-10-25 | 7 | 27.6 | 26.2 | 94.9 | MURO | 25.75 | 2 | 94.928
23472 - TERRA (MANAZANA 4) | M-1319 | Outinord IND ½" | Muros torre 1 eje 1 al 5 entre F - J apto 2102, 2103 | 2025-10-18 | 2025-10-25 | 7 | 27.6 | 25.3 | 91.7 | MURO | 25.75 | 2 | 91.667
23472 - TERRA (MANAZANA 4) | M-1314 | Outinord IND ½" | Muros torre 1 eje 6 al 11 entre F - J apto 2101, 2112 | 2025-10-15 | 2025-10-22 | 7 | 27.6 | 32.1 | 116.3 | MURO | 31.6 | 2 | 116.304
23472 - TERRA (MANAZANA 4) | M-1314 | Outinord IND ½" | Muros torre 1 eje 6 al 11 entre F - J apto 2101, 2112 | 2025-10-15 | 2025-10-22 | 7 | 27.6 | 31.1 | 112.7 | MURO | 31.6 | 2 | 112.681
23472 - TERRA (MANAZANA 4) | PL-1312 | Outinord IND 1" | Placa cimentación escalera entre torres 2, 3 | 2025-10-15 | 2025-10-22 | 7 | 27.6 | 28.6 | 103.6 | PLACA | 28.35 | 2 | 103.623
23472 - TERRA (MANAZANA 4) | PL-1312 | Outinord IND 1" | Placa cimentación escalera entre torres 2, 3 | 2025-10-15 | 2025-10-22 | 7 | 27.6 | 28.1 | 101.8 | PLACA | 28.35 | 2 | 101.812
23472 - TERRA (MANAZANA 4) | M - 1316 | Outinord IND 1/2" | Muros torre 1 eje 1 al 5 entre A - E apt 2104, 2105 | 2025-10-16 | 2025-10-23 | 7 | 27.6 | 22.8 | 82.6 | MURO | 22.35 | 2 | 82.609
23472 - TERRA (MANAZANA 4) | M - 1316 | Outinord IND 1/2" | Muros torre 1 eje 1 al 5 entre A - E apt 2104, 2105 | 2025-10-16 | 2025-10-23 | 7 | 27.6 | 21.9 | 79.3 | MURO | 22.35 | 2 | 79.348
23472 - TERRA (MANAZANA 4) | M - 1311 | Outinord IND 1 / 2" | Muros torre 1 eje 6 al 11 entre A - E apt 2106, 2107 | 2025-10-14 | 2025-10-21 | 7 | 27.6 | 24.6 | 89.1 | MURO | 24.75 | 2 | 89.13
23472 - TERRA (MANAZANA 4) | M - 1311 | Outinord IND 1 / 2" | Muros torre 1 eje 6 al 11 entre A - E apt 2106, 2107 | 2025-10-14 | 2025-10-21 | 7 | 27.6 | 24.9 | 90.2 | MURO | 24.75 | 2 | 90.217
23472 - TERRA (MANAZANA 4) | M - 1309 | Outinord IND 1/2" | Muros torre 1 eje 12 al 19 entre F - J apt 2110 - 2111 | 2025-10-10 | 2025-10-17 | 7 | 27.6 | 26.2 | 94.9 | MURO | 26 | 2 | 94.928
23472 - TERRA (MANAZANA 4) | M - 1309 | Outinord IND 1/2" | Muros torre 1 eje 12 al 19 entre F - J apt 2110 - 2111 | 2025-10-10 | 2025-10-17 | 7 | 27.6 | 25.8 | 93.5 | MURO | 26 | 2 | 93.478
23472 - TERRA (MANAZANA 4) | M - 1307 | Outinord Ind. 1/2" | Muros Torre 1 eje 12 al 19 entre A - E Apt 2108, 2109 | 2025-10-09 | 2025-10-16 | 7 | 27.6 | 31.8 | 115.2 | MURO | 31.35 | 2 | 115.217
23472 - TERRA (MANAZANA 4) | M - 1307 | Outinord Ind. 1/2" | Muros Torre 1 eje 12 al 19 entre A - E Apt 2108, 2109 | 2025-10-09 | 2025-10-16 | 7 | 27.6 | 30.9 | 112 | MURO | 31.35 | 2 | 111.957
23472 - TERRA (MANAZANA 4) | M - 1305 | Outinord Ind. 1/2" | Muros Torre 1 eje 1 al 5 entre F - J Apt 2002 , 2003 | 2025-10-08 | 2025-10-15 | 7 | 27.6 | 33.7 | 122.1 | MURO | 34 | 2 | 122.101
23472 - TERRA (MANAZANA 4) | M - 1305 | Outinord Ind. 1/2" | Muros Torre 1 eje 1 al 5 entre F - J Apt 2002 , 2003 | 2025-10-08 | 2025-10-15 | 7 | 27.6 | 34.3 | 124.3 | MURO | 34 | 2 | 124.275
23472 - TERRA (MANAZANA 4) | M - 1301 | Outinord IND 1" | Salón comunal matera tipo 6 eje A entre 9 al 11 | 2025-10-07 | 2025-10-14 | 7 | 27.6 | 27.3 | 98.9 |  | 27.5 | 2 | 98.913
23472 - TERRA (MANAZANA 4) | M - 1301 | Outinord IND 1" | Salón comunal matera tipo 6 eje A entre 9 al 11 | 2025-10-07 | 2025-10-14 | 7 | 27.6 | 27.7 | 100.4 |  | 27.5 | 2 | 100.362
23472 - TERRA (MANAZANA 4) | M - 1300 | Outinord IND 1 / 2" | Muros torre 1 eje 6 al 11 entre F - J apt 2001, 2012 | 2025-10-06 | 2025-10-13 | 7 | 27.6 | 25.2 | 91.3 | MURO | 25 | 2 | 91.304
23472 - TERRA (MANAZANA 4) | M - 1300 | Outinord IND 1 / 2" | Muros torre 1 eje 6 al 11 entre F - J apt 2001, 2012 | 2025-10-06 | 2025-10-13 | 7 | 27.6 | 24.8 | 89.9 | MURO | 25 | 2 | 89.855
23472 - TERRA (MANAZANA 4) | M - 1303 | Outinord IND 1 / 2" | Muros torre 1 eje 1 al 5 entre A - E apt 2004 - 2005 | 2025-10-07 | 2025-10-14 | 7 | 27.6 | 38.8 | 140.6 | MURO | 39.6 | 2 | 140.58
23472 - TERRA (MANAZANA 4) | M - 1303 | Outinord IND 1 / 2" | Muros torre 1 eje 1 al 5 entre A - E apt 2004 - 2005 | 2025-10-07 | 2025-10-14 | 7 | 27.6 | 40.4 | 146.4 | MURO | 39.6 | 2 | 146.377
23472 - TERRA (MANAZANA 4) | M - 1298 | Outinord IND 1/2" | Muros Torre 1 eje 6 al 11 entre A - E Apt 2006, 2007 | 2025-10-04 | 2025-10-11 | 7 | 27.6 | 25.9 | 93.8 | MURO | 25.7 | 2 | 93.841
23472 - TERRA (MANAZANA 4) | M - 1298 | Outinord IND 1/2" | Muros Torre 1 eje 6 al 11 entre A - E Apt 2006, 2007 | 2025-10-04 | 2025-10-11 | 7 | 27.6 | 25.5 | 92.4 | MURO | 25.7 | 2 | 92.391
23472 - TERRA (MANAZANA 4) | M - 1296 | Outinord IND 1/2" | Muros Torre 1 eje 12 al 19 entre F - J Apt 2010, 2011 | 2025-10-03 | 2025-10-10 | 7 | 27.6 | 30.2 | 109.4 | MURO | 29.9 | 2 | 109.42
23472 - TERRA (MANAZANA 4) | M - 1296 | Outinord IND 1/2" | Muros Torre 1 eje 12 al 19 entre F - J Apt 2010, 2011 | 2025-10-03 | 2025-10-10 | 7 | 27.6 | 29.6 | 107.2 | MURO | 29.9 | 2 | 107.246
23472 - TERRA (MANAZANA 4) | M - 1294 | Outinord IND 1/2" | Muros torre 1 eje 12 al 19 entre A - E apt 2008 - 2009 | 2025-10-02 | 2025-10-09 | 7 | 27.6 | 29.2 | 105.8 | MURO | 28.9 | 2 | 105.797
23472 - TERRA (MANAZANA 4) | M - 1294 | Outinord IND 1/2" | Muros torre 1 eje 12 al 19 entre A - E apt 2008 - 2009 | 2025-10-02 | 2025-10-09 | 7 | 27.6 | 28.6 | 103.6 | MURO | 28.9 | 2 | 103.623
23472 - TERRA (MANAZANA 4) | M - 1292 | Outinord IND 1/2" | Muros torre 1 eje 1 al 5 entre F - J apt 1902 - 1903 | 2025-10-01 | 2025-10-08 | 7 | 27.6 | 31.9 | 115.6 | MURO | 32.05 | 2 | 115.58
23472 - TERRA (MANAZANA 4) | M - 1292 | Outinord IND 1/2" | Muros torre 1 eje 1 al 5 entre F - J apt 1902 - 1903 | 2025-10-01 | 2025-10-08 | 7 | 27.6 | 32.2 | 116.7 | MURO | 32.05 | 2 | 116.667
23472 - TERRA (MANAZANA 4) | M - 1286 | Outinord IND 1/2" | Muros Torre 1 eje 6 al 11 entre A - E Apt 1906, 1907 | 2025-09-27 | 2025-10-04 | 7 | 27.6 | 24.6 | 89.1 | MURO | 24.75 | 2 | 89.13
23472 - TERRA (MANAZANA 4) | M - 1286 | Outinord IND 1/2" | Muros Torre 1 eje 6 al 11 entre A - E Apt 1906, 1907 | 2025-09-27 | 2025-10-04 | 7 | 27.6 | 24.9 | 90.2 | MURO | 24.75 | 2 | 90.217
23472 - TERRA (MANAZANA 4) | M - 1284 | Outinord IND 1/2" | Muros Torre 1 eje 12 al 19 entre F - J Apt 1910, 1911 | 2025-09-26 | 2025-10-03 | 7 | 27.6 | 31.4 | 113.8 | MURO | 31.45 | 2 | 113.768
23472 - TERRA (MANAZANA 4) | M - 1284 | Outinord IND 1/2" | Muros Torre 1 eje 12 al 19 entre F - J Apt 1910, 1911 | 2025-09-26 | 2025-10-03 | 7 | 27.6 | 31.5 | 114.1 | MURO | 31.45 | 2 | 114.13
23472 - TERRA (MANAZANA 4) | M - 1290 | Outinord IND 1/2" | Muros torre 1 eje 1 al 5 entre A - E apt 1904 - 1905 | 2025-09-30 | 2025-10-07 | 7 | 27.6 | 28.5 | 103.3 | MURO | 28.05 | 2 | 103.261
23472 - TERRA (MANAZANA 4) | M - 1290 | Outinord IND 1/2" | Muros torre 1 eje 1 al 5 entre A - E apt 1904 - 1905 | 2025-09-30 | 2025-10-07 | 7 | 27.6 | 27.6 | 100 | MURO | 28.05 | 2 | 100
23472 - TERRA (MANAZANA 4) | M - 1288 | Outinord IND 1/2" | Muros torre 1 eje 6 al 11 entre F - J apt 1912 - 1901 | 2025-09-29 | 2025-10-06 | 7 | 27.6 | 28.2 | 102.2 | MURO | 27.95 | 2 | 102.174
23472 - TERRA (MANAZANA 4) | M - 1288 | Outinord IND 1/2" | Muros torre 1 eje 6 al 11 entre F - J apt 1912 - 1901 | 2025-09-29 | 2025-10-06 | 7 | 27.6 | 27.7 | 100.4 | MURO | 27.95 | 2 | 100.362
23472 - TERRA (MANAZANA 4) | M - 1282 | Outinord IND 1/2" | Muros torre 1 eje 12 al 19 entre 19 entre A - E apt 1908 , 1909 | 2025-09-25 | 2025-10-02 | 7 | 27.6 | 28.8 | 104.3 | MURO | 28.55 | 2 | 104.348
23472 - TERRA (MANAZANA 4) | M - 1282 | Outinord IND 1/2" | Muros torre 1 eje 12 al 19 entre 19 entre A - E apt 1908 , 1909 | 2025-09-25 | 2025-10-02 | 7 | 27.6 | 28.3 | 102.5 | MURO | 28.55 | 2 | 102.536
23472 - TERRA (MANAZANA 4) | M - 1280 | Outinord IND 1/2" | Muros torre 1 eje 1 al 5 entre F - J apt 1802 , 1803 | 2025-09-24 | 2025-10-01 | 7 | 27.6 | 31.7 | 114.9 | MURO | 31.75 | 2 | 114.855
23472 - TERRA (MANAZANA 4) | M - 1280 | Outinord IND 1/2" | Muros torre 1 eje 1 al 5 entre F - J apt 1802 , 1803 | 2025-09-24 | 2025-10-01 | 7 | 27.6 | 31.8 | 115.2 | MURO | 31.75 | 2 | 115.217
23472 - TERRA (MANAZANA 4) | M - 1278 | Outinord IND 1/2 | Muros torre 1 eje 1 al 5 entre A - E apt 1804 , 1805 | 2025-09-23 | 2025-09-30 | 7 | 27.6 | 30.8 | 111.6 | MURO | 30.85 | 2 | 111.594
23472 - TERRA (MANAZANA 4) | M - 1278 | Outinord IND 1/2 | Muros torre 1 eje 1 al 5 entre A - E apt 1804 , 1805 | 2025-09-23 | 2025-09-30 | 7 | 27.6 | 30.9 | 112 | MURO | 30.85 | 2 | 111.957
23472 - TERRA (MANAZANA 4) | M - 1276 | Outinord IND 1 / 2" | Muros torre 1 eje 6 al 11 entre F - J apt. 1801, 1812 | 2025-09-22 | 2025-09-29 | 7 | 27.6 | 28.3 | 102.5 | MURO | 28.5 | 2 | 102.536
23472 - TERRA (MANAZANA 4) | M - 1276 | Outinord IND 1 / 2" | Muros torre 1 eje 6 al 11 entre F - J apt. 1801, 1812 | 2025-09-22 | 2025-09-29 | 7 | 27.6 | 28.7 | 104 | MURO | 28.5 | 2 | 103.986
23472 - TERRA (MANAZANA 4) | M - 1274 | Outinord IND 1" | Salón comunal 2 placa de transición y torre 2 y 3 eje D - E entre 1 al 8 piso 1 | 2025-09-22 | 2025-09-29 | 7 | 27.6 | 24.6 | 89.1 | PLACA | 24.3 | 2 | 89.13
23472 - TERRA (MANAZANA 4) | M - 1274 | Outinord IND 1" | Salón comunal 2 placa de transición y torre 2 y 3 eje D - E entre 1 al 8 piso 1 | 2025-09-22 | 2025-09-29 | 7 | 27.6 | 24 | 87 | PLACA | 24.3 | 2 | 86.957
23472 - TERRA (MANAZANA 4) | M - 1273 | Outinord IND 1/2" | Muros Torre 1 eje 6 al 11 entre A - E Apt 1806, 1807 | 2025-09-20 | 2025-09-27 | 7 | 27.6 | 23.4 | 84.8 | MURO | 23.15 | 2 | 84.783
23472 - TERRA (MANAZANA 4) | M - 1273 | Outinord IND 1/2" | Muros Torre 1 eje 6 al 11 entre A - E Apt 1806, 1807 | 2025-09-20 | 2025-09-27 | 7 | 27.6 | 22.9 | 83 | MURO | 23.15 | 2 | 82.971
23472 - TERRA (MANAZANA 4) | M - 1271 | Outinord IND 1/2" | Muros Torre 1 eje 12 al 19 entre F - J Apt 1810, 1811 | 2025-09-19 | 2025-09-26 | 7 | 27.6 | 29.7 | 107.6 | MURO | 29.55 | 2 | 107.609
23472 - TERRA (MANAZANA 4) | M - 1271 | Outinord IND 1/2" | Muros Torre 1 eje 12 al 19 entre F - J Apt 1810, 1811 | 2025-09-19 | 2025-09-26 | 7 | 27.6 | 29.4 | 106.5 | MURO | 29.55 | 2 | 106.522
23472 - TERRA (MANAZANA 4) | M - 1270 | Outinord IND 1/2" | Muros Torre 1 eje 12 al 19 entre A - E Apt 1808 1809 | 2025-09-18 | 2025-09-25 | 7 | 27.6 | 25.6 | 92.8 | MURO | 25.65 | 2 | 92.754
23472 - TERRA (MANAZANA 4) | M - 1270 | Outinord IND 1/2" | Muros Torre 1 eje 12 al 19 entre A - E Apt 1808 1809 | 2025-09-18 | 2025-09-25 | 7 | 27.6 | 25.7 | 93.1 | MURO | 25.65 | 2 | 93.116
23472 - TERRA (MANAZANA 4) | M - 1269 | Outinord IND 1/2" | Muros Torre 1 eje 1 al 5 Entre F - J Apt 1702 - 1703 | 2025-09-17 | 2025-09-24 | 7 | 27.6 | 28.6 | 103.6 | MURO | 28.8 | 2 | 103.623
23472 - TERRA (MANAZANA 4) | M - 1269 | Outinord IND 1/2" | Muros Torre 1 eje 1 al 5 Entre F - J Apt 1702 - 1703 | 2025-09-17 | 2025-09-24 | 7 | 27.6 | 29 | 105.1 | MURO | 28.8 | 2 | 105.072
23472 - TERRA (MANAZANA 4) | PL - 1268 | Outinord IND 1" | Salon Comunal Placa Sobrerecorrido Ascensor eje 3 al 4 entreA - B | 2025-09-17 | 2025-09-24 | 7 | 27.6 | 29.6 | 107.2 | PLACA | 29.4 | 2 | 107.246
23472 - TERRA (MANAZANA 4) | PL - 1268 | Outinord IND 1" | Salon Comunal Placa Sobrerecorrido Ascensor eje 3 al 4 entreA - B | 2025-09-17 | 2025-09-24 | 7 | 27.6 | 29.2 | 105.8 | PLACA | 29.4 | 2 | 105.797
23472 - TERRA (MANAZANA 4) | PL 1266 | Outinord IND. 1" | Salón comunal vigas y placa de entrepiso eje 1 al 4 entre BP - B piso 3 comunal 1 y escalera tipo 5 eje B - C entre 7" - 7 piso 5 a cubierta comunal 2 | 2025-09-12 | 2025-09-19 | 7 | 27.6 | 27.3 | 98.9 | PLACA | 27.1 | 2 | 98.913
23472 - TERRA (MANAZANA 4) | PL 1266 | Outinord IND. 1" | Salón comunal vigas y placa de entrepiso eje 1 al 4 entre BP - B piso 3 comunal 1 y escalera tipo 5 eje B - C entre 7" - 7 piso 5 a cubierta comunal 2 | 2025-09-12 | 2025-09-19 | 7 | 27.6 | 26.9 | 97.5 | PLACA | 27.1 | 2 | 97.464
23472 - TERRA (MANAZANA 4) | M - 1262 | Outinord IND 1" | Salón comunal 2 foso ascensor del bicicletero piso 5 | 2025-09-09 | 2025-09-16 | 7 | 27.6 | 29.4 | 106.5 |  | 29.6 | 2 | 106.522
23472 - TERRA (MANAZANA 4) | M - 1262 | Outinord IND 1" | Salón comunal 2 foso ascensor del bicicletero piso 5 | 2025-09-09 | 2025-09-16 | 7 | 27.6 | 29.8 | 108 |  | 29.6 | 2 | 107.971
23472 - TERRA (MANAZANA 4) | M - 1260 | Outinord IND 1 / 2" | Muros torre 1 eje 1 al 5 entre A - E apt 1704, 1705 | 2025-09-08 | 2025-09-15 | 7 | 27.6 | 28.3 | 102.5 | MURO | 28.05 | 2 | 102.536
23472 - TERRA (MANAZANA 4) | M - 1260 | Outinord IND 1 / 2" | Muros torre 1 eje 1 al 5 entre A - E apt 1704, 1705 | 2025-09-08 | 2025-09-15 | 7 | 27.6 | 27.8 | 100.7 | MURO | 28.05 | 2 | 100.725
23472 - TERRA (MANAZANA 4) | M-1259 | Outinord IND 1/2" | Muros torre 1 eje 6 al 11 entre F-J Apt. 1701, 1712 | 2025-09-06 | 2025-09-13 | 7 | 27.6 | 25.6 | 92.8 | MURO | 25.35 | 2 | 92.754
23472 - TERRA (MANAZANA 4) | M-1259 | Outinord IND 1/2" | Muros torre 1 eje 6 al 11 entre F-J Apt. 1701, 1712 | 2025-09-06 | 2025-09-13 | 7 | 27.6 | 25.1 | 90.9 | MURO | 25.35 | 2 | 90.942
23472 - TERRA (MANAZANA 4) | M-1257 | Outinord IND 1/2" | Muros torre 1 eje 6 al 11 entre A-E apt 1706-1707 | 2025-09-05 | 2025-09-12 | 7 | 27.6 | 24.5 | 88.8 | MURO | 24.35 | 2 | 88.768
23472 - TERRA (MANAZANA 4) | M-1257 | Outinord IND 1/2" | Muros torre 1 eje 6 al 11 entre A-E apt 1706-1707 | 2025-09-05 | 2025-09-12 | 7 | 27.6 | 24.2 | 87.7 | MURO | 24.35 | 2 | 87.681
23472 - TERRA (MANAZANA 4) | PL-1255 | Outinord IND 1" | Salón comunal vigas y placa eje 8 al 11 entre D-E piso 1 y muros pérgolas N+19.35 torre 1 | 2025-09-05 | 2025-09-12 | 7 | 27.6 | 33.3 | 120.7 | MURO | 33.5 | 2 | 120.652
23472 - TERRA (MANAZANA 4) | PL-1255 | Outinord IND 1" | Salón comunal vigas y placa eje 8 al 11 entre D-E piso 1 y muros pérgolas N+19.35 torre 1 | 2025-09-05 | 2025-09-12 | 7 | 27.6 | 33.7 | 122.1 | MURO | 33.5 | 2 | 122.101
23472 - TERRA (MANAZANA 4) | M - 1250 | Outinord IND 1/2" | Muros torre 1 eje 1 al 5 entre F - J apt 1602 , 1603 | 2025-09-02 | 2025-09-09 | 7 | 27.6 | 25.5 | 92.4 | MURO | 25.75 | 2 | 92.391
23472 - TERRA (MANAZANA 4) | M - 1250 | Outinord IND 1/2" | Muros torre 1 eje 1 al 5 entre F - J apt 1602 , 1603 | 2025-09-02 | 2025-09-09 | 7 | 27.6 | 26 | 94.2 | MURO | 25.75 | 2 | 94.203
23472 - TERRA (MANAZANA 4) | M - 1248 | Outinord IND 1/2" | Muros torre 1 eje 1 al 5 entre A - E apt 1604 , 1605 | 2025-09-01 | 2025-09-08 | 7 | 27.6 | 22.3 | 80.8 | MURO | 22.4 | 2 | 80.797
23472 - TERRA (MANAZANA 4) | M - 1248 | Outinord IND 1/2" | Muros torre 1 eje 1 al 5 entre A - E apt 1604 , 1605 | 2025-09-01 | 2025-09-08 | 7 | 27.6 | 22.5 | 81.5 | MURO | 22.4 | 2 | 81.522
23472 - TERRA (MANAZANA 4) | M - 1244 | Outinord IND 1" | Salón comunal escalera tipo 1 eje 3 al 4 entre A - B piso 4 al piso 5 | 2025-08-30 | 2025-09-06 | 7 | 27.6 | 29.6 | 107.2 |  | 29.75 | 2 | 107.246
23472 - TERRA (MANAZANA 4) | M - 1244 | Outinord IND 1" | Salón comunal escalera tipo 1 eje 3 al 4 entre A - B piso 4 al piso 5 | 2025-08-30 | 2025-09-06 | 7 | 27.6 | 29.9 | 108.3 |  | 29.75 | 2 | 108.333
23472 - TERRA (MANAZANA 4) | M - 1243 | Outinord IND 1 / 2" | Muros torre 1 eje 6 al 11 entre A - E apt 1606, 1607 | 2025-08-29 | 2025-09-05 | 7 | 27.6 | 26.6 | 96.4 | MURO | 26.2 | 2 | 96.377
23472 - TERRA (MANAZANA 4) | M - 1243 | Outinord IND 1 / 2" | Muros torre 1 eje 6 al 11 entre A - E apt 1606, 1607 | 2025-08-29 | 2025-09-05 | 7 | 27.6 | 25.8 | 93.5 | MURO | 26.2 | 2 | 93.478
23472 - TERRA (MANAZANA 4) | M - 1246 | Outinord IND 1/ 2" | Muros Torre 1 Eje 6 al 12 entre F - J Apt 1601 , 1612 | 2025-08-30 | 2025-09-06 | 7 | 27.6 | 23.7 | 85.9 | MURO | 23.85 | 2 | 85.87
23472 - TERRA (MANAZANA 4) | M - 1246 | Outinord IND 1/ 2" | Muros Torre 1 Eje 6 al 12 entre F - J Apt 1601 , 1612 | 2025-08-30 | 2025-09-06 | 7 | 27.6 | 24 | 87 | MURO | 23.85 | 2 | 86.957
23472 - TERRA (MANAZANA 4) | M - 1241 | Outinord IND 1/2" | Muros torre 1 eje 12 al 19 entre F - J apt 1610, 1611 | 2025-08-28 | 2025-09-04 | 7 | 27.6 | 28.6 | 103.6 | MURO | 28.35 | 2 | 103.623
23472 - TERRA (MANAZANA 4) | M - 1241 | Outinord IND 1/2" | Muros torre 1 eje 12 al 19 entre F - J apt 1610, 1611 | 2025-08-28 | 2025-09-04 | 7 | 27.6 | 28.1 | 101.8 | MURO | 28.35 | 2 | 101.812
23472 - TERRA (MANAZANA 4) | M - 1239 | Outinord IND 1 / 2 " | Muros Torre 1 Eje 12 al 19 entre A - E Apt 1608 - 1609 | 2025-08-27 | 2025-09-03 | 7 | 27.6 | 37.8 | 137 | MURO | 37.15 | 2 | 136.957
23472 - TERRA (MANAZANA 4) | M - 1239 | Outinord IND 1 / 2 " | Muros Torre 1 Eje 12 al 19 entre A - E Apt 1608 - 1609 | 2025-08-27 | 2025-09-03 | 7 | 27.6 | 36.5 | 132.2 | MURO | 37.15 | 2 | 132.246
23472 - TERRA (MANAZANA 4) | PL - 1237 | Outinord IND 1" | Salon comunal vigas pergolas eje 3 al 4 entre A - B cubierta comunal 2 escalera tipo 5 eje B - C entre 7 al 7´ Piso 4 al piso 5 y Placa bicicletero piso 5 y pozo Inyector | 2025-08-27 | 2025-09-03 | 7 | 27.6 | 28.9 | 104.7 | PLACA | 28.45 | 2 | 104.71
23472 - TERRA (MANAZANA 4) | PL - 1237 | Outinord IND 1" | Salon comunal vigas pergolas eje 3 al 4 entre A - B cubierta comunal 2 escalera tipo 5 eje B - C entre 7 al 7´ Piso 4 al piso 5 y Placa bicicletero piso 5 y pozo Inyector | 2025-08-27 | 2025-09-03 | 7 | 27.6 | 28 | 101.4 | PLACA | 28.45 | 2 | 101.449
23472 - TERRA (MANAZANA 4) | M - 1236 | Outinord IND 1 / 2" | Muro torre 1 eje 1 al 5 entre F - J apt 1502 - 1503 y cimentación escalera entre torres 2 y 3 | 2025-08-26 | 2025-09-02 | 7 | 27.6 | 22.9 | 83 | MURO | 22.7 | 2 | 82.971
23472 - TERRA (MANAZANA 4) | M - 1236 | Outinord IND 1 / 2" | Muro torre 1 eje 1 al 5 entre F - J apt 1502 - 1503 y cimentación escalera entre torres 2 y 3 | 2025-08-26 | 2025-09-02 | 7 | 27.6 | 22.5 | 81.5 | MURO | 22.7 | 2 | 81.522
23472 - TERRA (MANAZANA 4) | M - 1234 | Outinord IND 1 / 2" | Muros torre 1 eje 1 al 5 entre A - E apt 1504, 1505 | 2025-08-25 | 2025-09-01 | 7 | 27.6 | 24.5 | 88.8 | MURO | 24.6 | 2 | 88.768
23472 - TERRA (MANAZANA 4) | M - 1234 | Outinord IND 1 / 2" | Muros torre 1 eje 1 al 5 entre A - E apt 1504, 1505 | 2025-08-25 | 2025-09-01 | 7 | 27.6 | 24.7 | 89.5 | MURO | 24.6 | 2 | 89.493
23472 - TERRA (MANAZANA 4) | M-1232 | Outinord IND ½" | Muros torre 1 eje 16 al 11 entre F - J apto 1501, 1512 | 2025-08-23 | 2025-08-30 | 7 | 27.6 | 22.8 | 82.6 | MURO | 23.2 | 2 | 82.609
23472 - TERRA (MANAZANA 4) | M-1232 | Outinord IND ½" | Muros torre 1 eje 16 al 11 entre F - J apto 1501, 1512 | 2025-08-23 | 2025-08-30 | 7 | 27.6 | 23.6 | 85.5 | MURO | 23.2 | 2 | 85.507
23472 - TERRA (MANAZANA 4) | M-1230 | Outinord IND ½" | Muros torre 1 eje 6 al 11 entre A - E apto 1506, 1507 | 2025-08-22 | 2025-08-29 | 7 | 27.6 | 38 | 137.7 | MURO | 37.35 | 2 | 137.681
23472 - TERRA (MANAZANA 4) | M-1230 | Outinord IND ½" | Muros torre 1 eje 6 al 11 entre A - E apto 1506, 1507 | 2025-08-22 | 2025-08-29 | 7 | 27.6 | 36.7 | 133 | MURO | 37.35 | 2 | 132.971
23472 - TERRA (MANAZANA 4) | M-1228 | Outinord IND ½" | Muros torre 1 eje 11 al 19 entre F - J apto 1511, 1510 | 2025-08-21 | 2025-08-28 | 7 | 27.6 | 20.9 | 75.7 | MURO | 20.5 | 2 | 75.725
23472 - TERRA (MANAZANA 4) | M-1228 | Outinord IND ½" | Muros torre 1 eje 11 al 19 entre F - J apto 1511, 1510 | 2025-08-21 | 2025-08-28 | 7 | 27.6 | 20.1 | 72.8 | MURO | 20.5 | 2 | 72.826
23472 - TERRA (MANAZANA 4) | M-1225 | Outinord IND ½" | Muros torre 1 eje 12 al 19 entre A - E apto 1508, 1509 | 2025-08-20 | 2025-08-27 | 7 | 27.6 | 23.8 | 86.2 | MURO | 23.6 | 2 | 86.232
23472 - TERRA (MANAZANA 4) | M-1225 | Outinord IND ½" | Muros torre 1 eje 12 al 19 entre A - E apto 1508, 1509 | 2025-08-20 | 2025-08-27 | 7 | 27.6 | 23.4 | 84.8 | MURO | 23.6 | 2 | 84.783
23472 - TERRA (MANAZANA 4) | M - 1224 | Outinord IND 1/2" | Muros Torre 1 eje 1 al 5 entre F - J Apt 1402, 1403 | 2025-08-19 | 2025-08-26 | 7 | 27.6 | 21.4 | 77.5 | MURO | 21.2 | 2 | 77.536
23472 - TERRA (MANAZANA 4) | M - 1224 | Outinord IND 1/2" | Muros Torre 1 eje 1 al 5 entre F - J Apt 1402, 1403 | 2025-08-19 | 2025-08-26 | 7 | 27.6 | 21 | 76.1 | MURO | 21.2 | 2 | 76.087
23472 - TERRA (MANAZANA 4) | M - 1222 | Outinord IND 1/2" | Muros torre 1 eje 1 al 5 entre A - J apt 1404, 1405 | 2025-08-15 | 2025-08-22 | 7 | 27.6 | 23.6 | 85.5 | MURO | 23.2 | 2 | 85.507
23472 - TERRA (MANAZANA 4) | M - 1222 | Outinord IND 1/2" | Muros torre 1 eje 1 al 5 entre A - J apt 1404, 1405 | 2025-08-15 | 2025-08-22 | 7 | 27.6 | 22.8 | 82.6 | MURO | 23.2 | 2 | 82.609
23472 - TERRA (MANAZANA 4) | M-1218 | Outinord IND 1/2" | Muros torre 1 eje 6 al 11 entre A - E apt 1406, 1407 | 2025-08-13 | 2025-08-20 | 7 | 27.6 | 25.6 | 92.8 | MURO | 25.2 | 2 | 92.754
23472 - TERRA (MANAZANA 4) | M-1218 | Outinord IND 1/2" | Muros torre 1 eje 6 al 11 entre A - E apt 1406, 1407 | 2025-08-13 | 2025-08-20 | 7 | 27.6 | 24.8 | 89.9 | MURO | 25.2 | 2 | 89.855
23472 - TERRA (MANAZANA 4) | M - 1220 | Outinord IND 1/2" | Muros torre 1 eje 6 al 11 entre F - J apt 1401, 1412 | 2025-08-14 | 2025-08-21 | 7 | 27.6 | 26.1 | 94.6 | MURO | 25.65 | 2 | 94.565
23472 - TERRA (MANAZANA 4) | M - 1220 | Outinord IND 1/2" | Muros torre 1 eje 6 al 11 entre F - J apt 1401, 1412 | 2025-08-14 | 2025-08-21 | 7 | 27.6 | 25.2 | 91.3 | MURO | 25.65 | 2 | 91.304
23472 - TERRA (MANAZANA 4) | M-1213 | Outinord IND 1" | Salón comunal escalera tipo 1 eje 3 al 4 entre A-B piso 3 al piso 4 media caña muro perimetral junta cimentación sótano | 2025-08-12 | 2025-08-19 | 7 | 27.6 | 17.4 | 63 | MURO | 17.2 | 2 | 63.043
23472 - TERRA (MANAZANA 4) | M-1213 | Outinord IND 1" | Salón comunal escalera tipo 1 eje 3 al 4 entre A-B piso 3 al piso 4 media caña muro perimetral junta cimentación sótano | 2025-08-12 | 2025-08-19 | 7 | 27.6 | 17 | 61.6 | MURO | 17.2 | 2 | 61.594
23472 - TERRA (MANAZANA 4) | M-1212 | Outinord IND 1/2" | Muros torre 1 eje 12 al 19 entre A-E apt 1408, 1409 | 2025-08-11 | 2025-08-18 | 7 | 27.6 | 25.7 | 93.1 | MURO | 25.35 | 2 | 93.116
23472 - TERRA (MANAZANA 4) | M-1212 | Outinord IND 1/2" | Muros torre 1 eje 12 al 19 entre A-E apt 1408, 1409 | 2025-08-11 | 2025-08-18 | 7 | 27.6 | 25 | 90.6 | MURO | 25.35 | 2 | 90.58
23472 - TERRA (MANAZANA 4) | M-1215 | Outinord IND ½" | Muros torre 1 eje 12 al 19 entre F - J apto 1411, 1410 | 2025-08-12 | 2025-08-19 | 7 | 27.6 | 33.2 | 120.3 | MURO | 32.7 | 2 | 120.29
23472 - TERRA (MANAZANA 4) | M-1215 | Outinord IND ½" | Muros torre 1 eje 12 al 19 entre F - J apto 1411, 1410 | 2025-08-12 | 2025-08-19 | 7 | 27.6 | 32.2 | 116.7 | MURO | 32.7 | 2 | 116.667
23472 - TERRA (MANAZANA 4) | M -1210 | Outinord IND 1/2" | Muros torre 1 eje 1 al 5 entre F - J apt 1302, 1303 | 2025-08-09 | 2025-08-16 | 7 | 27.6 | 22.8 | 82.6 | MURO | 23.35 | 2 | 82.609
23472 - TERRA (MANAZANA 4) | M -1210 | Outinord IND 1/2" | Muros torre 1 eje 1 al 5 entre F - J apt 1302, 1303 | 2025-08-09 | 2025-08-16 | 7 | 27.6 | 23.9 | 86.6 | MURO | 23.35 | 2 | 86.594
23472 - TERRA (MANAZANA 4) | M - 1202 | Outinord IND 1/2" | Muros torre 1 eje 6 al 11 entre A - E apt 1306, 1307 | 2025-08-02 | 2025-08-09 | 7 | 27.6 | 22.2 | 80.4 | MURO | 22 | 2 | 80.435
23472 - TERRA (MANAZANA 4) | M - 1202 | Outinord IND 1/2" | Muros torre 1 eje 6 al 11 entre A - E apt 1306, 1307 | 2025-08-02 | 2025-08-09 | 7 | 27.6 | 21.8 | 79 | MURO | 22 | 2 | 78.986
23472 - TERRA (MANAZANA 4) | M - 1201 | Outinord IND 1/2" | Muros torre 1 eje 12 al 19 entre F - J apt 1310, 1311 | 2025-08-01 | 2025-08-08 | 7 | 27.6 | 29.4 | 106.5 | MURO | 29.05 | 2 | 106.522
23472 - TERRA (MANAZANA 4) | M - 1201 | Outinord IND 1/2" | Muros torre 1 eje 12 al 19 entre F - J apt 1310, 1311 | 2025-08-01 | 2025-08-08 | 7 | 27.6 | 28.7 | 104 | MURO | 29.05 | 2 | 103.986
23472 - TERRA (MANAZANA 4) | M-1200 | Outinord IND ½" | Muros torre 1 eje 12 al 19 entre A - E apto 1308, 1309 | 2025-07-31 | 2025-08-07 | 7 | 27.6 | 26.7 | 96.7 | MURO | 26.3 | 2 | 96.739
23472 - TERRA (MANAZANA 4) | M-1200 | Outinord IND ½" | Muros torre 1 eje 12 al 19 entre A - E apto 1308, 1309 | 2025-07-31 | 2025-08-07 | 7 | 27.6 | 25.9 | 93.8 | MURO | 26.3 | 2 | 93.841
23472 - TERRA (MANAZANA 4) | PL-1199 | C. Plástico 1" | Salón comunal 1 placa contrapiso eje 1 al 4 entre BP - B | 2025-07-31 | 2025-08-07 | 7 | 27.6 | 26.4 | 95.7 | PLACA | 26.5 | 2 | 95.652
23472 - TERRA (MANAZANA 4) | PL-1199 | C. Plástico 1" | Salón comunal 1 placa contrapiso eje 1 al 4 entre BP - B | 2025-07-31 | 2025-08-07 | 7 | 27.6 | 26.6 | 96.4 | PLACA | 26.5 | 2 | 96.377
23472 - TERRA (MANAZANA 4) | PL-1198 | Outinord IND 1" | Placa aligerada y vigas de cubierta salón comunal eje 3 al 4 entre A - C | 2025-07-30 | 2025-08-06 | 7 | 27.6 | 26.2 | 94.9 | PLACA | 25.65 | 2 | 94.928
23472 - TERRA (MANAZANA 4) | PL-1198 | Outinord IND 1" | Placa aligerada y vigas de cubierta salón comunal eje 3 al 4 entre A - C | 2025-07-30 | 2025-08-06 | 7 | 27.6 | 25.1 | 90.9 | PLACA | 25.65 | 2 | 90.942
23472 - TERRA (MANAZANA 4) | PL-1197 | Outinord IND 1 Fibra 1" | Placa aligerada de cubierta salón comunal eje 3 al 4 entre A - C | 2025-07-30 | 2025-08-06 | 7 | 27.6 | 35 | 126.8 | PLACA | 35.15 | 2 | 126.812
23472 - TERRA (MANAZANA 4) | PL-1197 | Outinord IND 1 Fibra 1" | Placa aligerada de cubierta salón comunal eje 3 al 4 entre A - C | 2025-07-30 | 2025-08-06 | 7 | 27.6 | 35.3 | 127.9 | PLACA | 35.15 | 2 | 127.899
23472 - TERRA (MANAZANA 4) | PL-1195 | Outinord IND 1" | Vigas y placa aligerada salón comunal de cubierta eje 3 al 4 entre A - C y escalera tipo 5 eje B - C entre 7 al 7´ piso 3 al piso 4 | 2025-07-30 | 2025-08-06 | 7 | 27.6 | 34.7 | 125.7 | PLACA | 34.85 | 2 | 125.725
23472 - TERRA (MANAZANA 4) | PL-1195 | Outinord IND 1" | Vigas y placa aligerada salón comunal de cubierta eje 3 al 4 entre A - C y escalera tipo 5 eje B - C entre 7 al 7´ piso 3 al piso 4 | 2025-07-30 | 2025-08-06 | 7 | 27.6 | 35 | 126.8 | PLACA | 34.85 | 2 | 126.812
23472 - TERRA (MANAZANA 4) | M - 1192 | Outinord IND 1/2" | Muros torre 1, eje 1 al 5 entre F - J, Apt. 1202 - 1203. | 2025-07-26 | 2025-08-02 | 7 | 27.6 | 27.3 | 98.9 | MURO | 26.85 | 2 | 98.913
23472 - TERRA (MANAZANA 4) | M - 1192 | Outinord IND 1/2" | Muros torre 1, eje 1 al 5 entre F - J, Apt. 1202 - 1203. | 2025-07-26 | 2025-08-02 | 7 | 27.6 | 26.4 | 95.7 | MURO | 26.85 | 2 | 95.652
23472 - TERRA (MANAZANA 4) | M - 1190 | Outinord IND 1/2" | Muros torre 1, eje 13 al 19 entre F - J, Apt. 1310 - 1311. | 2025-07-25 | 2025-08-01 | 7 | 27.6 | 25.9 | 93.8 | MURO | 25.3 | 2 | 93.841
23472 - TERRA (MANAZANA 4) | M - 1190 | Outinord IND 1/2" | Muros torre 1, eje 13 al 19 entre F - J, Apt. 1310 - 1311. | 2025-07-25 | 2025-08-01 | 7 | 27.6 | 24.7 | 89.5 | MURO | 25.3 | 2 | 89.493
23472 - TERRA (MANAZANA 4) | M-1188 | Outinord IND ½" | Muros torre 1 eje 6 al 11 entre F - J apto 1201, 1212 | 2025-07-24 | 2025-07-31 | 7 | 27.6 | 20.7 | 75 | MURO | 20.5 | 2 | 75
23472 - TERRA (MANAZANA 4) | M-1188 | Outinord IND ½" | Muros torre 1 eje 6 al 11 entre F - J apto 1201, 1212 | 2025-07-24 | 2025-07-31 | 7 | 27.6 | 20.3 | 73.6 | MURO | 20.5 | 2 | 73.551
23472 - TERRA (MANAZANA 4) | PL-1186 | Outinord IND 1" Fibra | Salón comunal placa cubierta eje 4 al 7 entre A - C comunal 2 | 2025-07-24 | 2025-07-31 | 7 | 27.6 | 26.1 | 94.6 | PLACA | 26 | 2 | 94.565
23472 - TERRA (MANAZANA 4) | PL-1186 | Outinord IND 1" Fibra | Salón comunal placa cubierta eje 4 al 7 entre A - C comunal 2 | 2025-07-24 | 2025-07-31 | 7 | 27.6 | 25.9 | 93.8 | PLACA | 26 | 2 | 93.841
23472 - TERRA (MANAZANA 4) | PL-1185 | Outinord IND 1" | Salón comunal 2 vigas de placa cubierta eje 4 al 7 entre A - C | 2025-07-24 | 2025-07-31 | 7 | 27.6 | 28.5 | 103.3 | PLACA | 27.95 | 2 | 103.261
23472 - TERRA (MANAZANA 4) | PL-1185 | Outinord IND 1" | Salón comunal 2 vigas de placa cubierta eje 4 al 7 entre A - C | 2025-07-24 | 2025-07-31 | 7 | 27.6 | 27.4 | 99.3 | PLACA | 27.95 | 2 | 99.275
23472 - TERRA (MANAZANA 4) | PL-1184 | Outinord IND 1" | Salón comunal 2 vigas de placa cubierta eje 4 al 7 entre A - C | 2025-07-24 | 2025-07-31 | 7 | 27.6 | 26.8 | 97.1 | PLACA | 26.65 | 2 | 97.101
23472 - TERRA (MANAZANA 4) | PL-1184 | Outinord IND 1" | Salón comunal 2 vigas de placa cubierta eje 4 al 7 entre A - C | 2025-07-24 | 2025-07-31 | 7 | 27.6 | 26.5 | 96 | PLACA | 26.65 | 2 | 96.014
23472 - TERRA (MANAZANA 4) | M-1183 | Outinord IND ½" | Muros torre 1 eje 6 al 11 entre A - E apto 1206, 1207 y columna de salón comunal 1 eje 4 entre A - B | 2025-07-23 | 2025-07-30 | 7 | 27.6 | 22.9 | 83 | MURO | 22.35 | 2 | 82.971
23472 - TERRA (MANAZANA 4) | M-1183 | Outinord IND ½" | Muros torre 1 eje 6 al 11 entre A - E apto 1206, 1207 y columna de salón comunal 1 eje 4 entre A - B | 2025-07-23 | 2025-07-30 | 7 | 27.6 | 21.8 | 79 | MURO | 22.35 | 2 | 78.986
23472 - TERRA (MANAZANA 4) | M-1181 | Outinord IND ½" | Muros torre 1 eje 12 al 19 entre F - J apto 1211, 1210 | 2025-07-22 | 2025-07-29 | 7 | 27.6 | 25 | 90.6 | MURO | 24.4 | 2 | 90.58
23472 - TERRA (MANAZANA 4) | M-1181 | Outinord IND ½" | Muros torre 1 eje 12 al 19 entre F - J apto 1211, 1210 | 2025-07-22 | 2025-07-29 | 7 | 27.6 | 23.8 | 86.2 | MURO | 24.4 | 2 | 86.232
23472 - TERRA (MANAZANA 4) | M - 1179 | Outinord IND 1" | Salón comunal escalera tipo 1, eje 3 al 4 entre A - B primer tramo piso 1 al piso 3, comunal 2 y muros MC1, eje 4 entre A - B comunal 1. | 2025-07-22 | 2025-07-29 | 7 | 27.6 | 24 | 87 | MURO | 23.9 | 2 | 86.957
23472 - TERRA (MANAZANA 4) | M - 1179 | Outinord IND 1" | Salón comunal escalera tipo 1, eje 3 al 4 entre A - B primer tramo piso 1 al piso 3, comunal 2 y muros MC1, eje 4 entre A - B comunal 1. | 2025-07-22 | 2025-07-29 | 7 | 27.6 | 23.8 | 86.2 | MURO | 23.9 | 2 | 86.232
23472 - TERRA (MANAZANA 4) | PL - 1178 | Outinord IND 1/2" | Muros torre 1, eje 12 al 19, entre A - E, Apt. 1208, 1209. | 2025-07-21 | 2025-07-28 | 7 | 27.6 | 32.9 | 119.2 | MURO | 32.4 | 2 | 119.203
23472 - TERRA (MANAZANA 4) | PL - 1178 | Outinord IND 1/2" | Muros torre 1, eje 12 al 19, entre A - E, Apt. 1208, 1209. | 2025-07-21 | 2025-07-28 | 7 | 27.6 | 31.9 | 115.6 | MURO | 32.4 | 2 | 115.58
23472 - TERRA (MANAZANA 4) | M - 1170 | Outinord IND. 1" | Salon Comunal Columnas C - 04, eje 1 - A, 1 - B, 1 - C, 2 - A, 2 - B, 2 - C Piso 5 | 2025-07-17 | 2025-07-24 | 7 | 27.6 | 26.9 | 97.5 |  | 26.8 | 2 | 97.464
23472 - TERRA (MANAZANA 4) | M - 1170 | Outinord IND. 1" | Salon Comunal Columnas C - 04, eje 1 - A, 1 - B, 1 - C, 2 - A, 2 - B, 2 - C Piso 5 | 2025-07-17 | 2025-07-24 | 7 | 27.6 | 26.7 | 96.7 |  | 26.8 | 2 | 96.739
23472 - TERRA (MANAZANA 4) | M - 1163 | Outinord IND 1" | Salón comunal muros foso ascensor y escalera eje 3 al 4, entre A - B y columnas C-4, eje 2-A, 3-A, 3-C, 4-A, 4-C, piso 5 y escalera tipo 1, eje 3 al 4 entre A - B, sótano a piso 1, segundo tramo. | 2025-07-14 | 2025-07-21 | 7 | 27.6 | 25.5 | 92.4 | MURO | 25.35 | 2 | 92.391
23472 - TERRA (MANAZANA 4) | M - 1163 | Outinord IND 1" | Salón comunal muros foso ascensor y escalera eje 3 al 4, entre A - B y columnas C-4, eje 2-A, 3-A, 3-C, 4-A, 4-C, piso 5 y escalera tipo 1, eje 3 al 4 entre A - B, sótano a piso 1, segundo tramo. | 2025-07-14 | 2025-07-21 | 7 | 27.6 | 25.2 | 91.3 | MURO | 25.35 | 2 | 91.304
23472 - TERRA (MANAZANA 4) | M - 1154 | C. fluido 1/2" | Salón comunal 1, columnas C - 01, eje 1 - A, 2 - A, 1 - B. | 2025-07-09 | 2025-07-16 | 7 | 27.6 | 27.1 | 98.2 |  | 27.05 | 2 | 98.188
23472 - TERRA (MANAZANA 4) | M - 1154 | C. fluido 1/2" | Salón comunal 1, columnas C - 01, eje 1 - A, 2 - A, 1 - B. | 2025-07-09 | 2025-07-16 | 7 | 27.6 | 27 | 97.8 |  | 27.05 | 2 | 97.826
23472 - TERRA (MANAZANA 4) | M - 1153 | Outinord IND 1" | Rampa #2, eje 1 al 2 entre C - D N + 0.0 al N + 1.50, salón comunal 2. | 2025-07-09 | 2025-07-16 | 7 | 27.6 | 28.9 | 104.7 |  | 29.05 | 2 | 104.71
23472 - TERRA (MANAZANA 4) | M - 1153 | Outinord IND 1" | Rampa #2, eje 1 al 2 entre C - D N + 0.0 al N + 1.50, salón comunal 2. | 2025-07-09 | 2025-07-16 | 7 | 27.6 | 29.2 | 105.8 |  | 29.05 | 2 | 105.797
23472 - TERRA (MANAZANA 4) | PL - 1149 | Outinord IND 1" | Salon Comunal Placa Aligerada eje 1 al 4 entre A - C Piso 5 y Columna C - 01 eje 5 - A, 5 - B, 5 - C, 6 - A , 6 - B, 6 - C, 7 - A, 7 - B, 7 - C, Piso 5 a cubierta y escalera Tipo 1 eje 3 al 4 entre A - B Sótano a piso 1 | 2025-07-08 | 2025-07-15 | 7 | 27.6 | 22.6 | 81.9 | PLACA | 22.65 | 2 | 81.884
23472 - TERRA (MANAZANA 4) | PL - 1149 | Outinord IND 1" | Salon Comunal Placa Aligerada eje 1 al 4 entre A - C Piso 5 y Columna C - 01 eje 5 - A, 5 - B, 5 - C, 6 - A , 6 - B, 6 - C, 7 - A, 7 - B, 7 - C, Piso 5 a cubierta y escalera Tipo 1 eje 3 al 4 entre A - B Sótano a piso 1 | 2025-07-08 | 2025-07-15 | 7 | 27.6 | 22.7 | 82.2 | PLACA | 22.65 | 2 | 82.246
23472 - TERRA (MANAZANA 4) | PL - 1150 | Outinord Ind 1" | Salon Comunal Placa Aligerada eje 1 al 4 entre A - C y columnas C - 01 eje 5 - A, 5 - B, 5 - C, 6 - A, 6 - B, 6 - C, 7 - A, 7 - B, 7 - C Piso 5 a Cubierta y Escalera Tipo 1 eje 3 al 4 Entre A - B sótano a Piso 1 | 2025-07-08 | 2025-07-15 | 7 | 27.6 | 23.6 | 85.5 | PLACA | 23.7 | 2 | 85.507
23472 - TERRA (MANAZANA 4) | PL - 1150 | Outinord Ind 1" | Salon Comunal Placa Aligerada eje 1 al 4 entre A - C y columnas C - 01 eje 5 - A, 5 - B, 5 - C, 6 - A, 6 - B, 6 - C, 7 - A, 7 - B, 7 - C Piso 5 a Cubierta y Escalera Tipo 1 eje 3 al 4 Entre A - B sótano a Piso 1 | 2025-07-08 | 2025-07-15 | 7 | 27.6 | 23.8 | 86.2 | PLACA | 23.7 | 2 | 86.232
23472 - TERRA (MANAZANA 4) | M-1142 | C.Fluido ½" | Salón comunal 1 columnas C-01 eje 4A, 3A, 2B | 2025-07-04 | 2025-07-11 | 7 | 27.6 | 25.5 | 92.4 |  | 25.75 | 2 | 92.391
23472 - TERRA (MANAZANA 4) | M-1142 | C.Fluido ½" | Salón comunal 1 columnas C-01 eje 4A, 3A, 2B | 2025-07-04 | 2025-07-11 | 7 | 27.6 | 26 | 94.2 |  | 25.75 | 2 | 94.203
23472 - TERRA (MANAZANA 4) | M-1254 | Outinord IND 1/2" | Muros Torre 1 eje 12 al 19 entre F-J Apt 1710, 1711 | 2025-09-04 | 2025-09-11 | 7 | 27.5 | 29.8 | 108.4 | MURO | 29.5 | 2 | 108.364
23472 - TERRA (MANAZANA 4) | M-1254 | Outinord IND 1/2" | Muros Torre 1 eje 12 al 19 entre F-J Apt 1710, 1711 | 2025-09-04 | 2025-09-11 | 7 | 27.5 | 29.2 | 106.2 | MURO | 29.5 | 2 | 106.182
23472 - TERRA (MANAZANA 4) | M-1252 | Outinord IND 1/2" | Muros Torre 1 eje 12 al 19 entre A-E Apt 1708,1709 | 2025-09-03 | 2025-09-10 | 7 | 27.5 | 30.4 | 110.5 | MURO | 30.2 | 2 | 110.545
23472 - TERRA (MANAZANA 4) | M-1252 | Outinord IND 1/2" | Muros Torre 1 eje 12 al 19 entre A-E Apt 1708,1709 | 2025-09-03 | 2025-09-10 | 7 | 27.5 | 30 | 109.1 | MURO | 30.2 | 2 | 109.091
23472 - TERRA (MANAZANA 4) | M-1208 | Outinord IND 1" | Salón comunal muros que conforman la escalera tipo 1 foso ascensor eje 3 al 4 entre A-B cubierta y columnas C-5 ejes 3-A, 4-A | 2025-08-06 | 2025-08-13 | 7 | 27.5 | 23.8 | 86.5 | MURO | 23.55 | 2 | 86.545
23472 - TERRA (MANAZANA 4) | M-1208 | Outinord IND 1" | Salón comunal muros que conforman la escalera tipo 1 foso ascensor eje 3 al 4 entre A-B cubierta y columnas C-5 ejes 3-A, 4-A | 2025-08-06 | 2025-08-13 | 7 | 27.5 | 23.3 | 84.7 | MURO | 23.55 | 2 | 84.727
23472 - TERRA (MANAZANA 4) | M-1207 | Outinord IND 1/2" | Muros torre 1 eje 1 al 5 entre A-F apto 1304.1305 | 2025-08-05 | 2025-08-12 | 7 | 27.5 | 22.8 | 82.9 | MURO | 22.5 | 2 | 82.909
23472 - TERRA (MANAZANA 4) | M-1207 | Outinord IND 1/2" | Muros torre 1 eje 1 al 5 entre A-F apto 1304.1305 | 2025-08-05 | 2025-08-12 | 7 | 27.5 | 22.2 | 80.7 | MURO | 22.5 | 2 | 80.727
23472 - TERRA (MANAZANA 4) | M-1205 | Outinord IND 1/2" | Muros torre 1 eje 6 al 11 entre F-J apt 1301,1312 | 2025-08-04 | 2025-08-11 | 7 | 27.5 | 24.6 | 89.5 | MURO | 24.35 | 2 | 89.455
23472 - TERRA (MANAZANA 4) | M-1205 | Outinord IND 1/2" | Muros torre 1 eje 6 al 11 entre F-J apt 1301,1312 | 2025-08-04 | 2025-08-11 | 7 | 27.5 | 24.1 | 87.6 | MURO | 24.35 | 2 | 87.636
23472 - TERRA (MANAZANA 4) | M-1203 | Outinord IND 1" | Salón comunal segundo tramo de escalera tipo 1 eje 3 al 4 entre A-B del piso 1 al piso 3 | 2025-08-04 | 2025-08-11 | 7 | 27.5 | 25.6 | 93.1 |  | 26.05 | 2 | 93.091
23472 - TERRA (MANAZANA 4) | M-1203 | Outinord IND 1" | Salón comunal segundo tramo de escalera tipo 1 eje 3 al 4 entre A-B del piso 1 al piso 3 | 2025-08-04 | 2025-08-11 | 7 | 27.5 | 26.5 | 96.4 |  | 26.05 | 2 | 96.364
23472 - TERRA (MANAZANA 4) | PL - 1391 | Outinord IND 1" | Escalera torre 1 eje 1 al 2 entre C - D costado occidental piso 24 a cubierta bordillos de las placas de la cubierta de los ascensores y escaleras eje 17' entre D - F , E - F y eje E entre 8 al 11' | 2026-01-30 | 2026-02-06 | 7 | 20.7 | 26.7 | 129 | PLACA | 26.5 | 2 | 128.986
23472 - TERRA (MANAZANA 4) | PL - 1391 | Outinord IND 1" | Escalera torre 1 eje 1 al 2 entre C - D costado occidental piso 24 a cubierta bordillos de las placas de la cubierta de los ascensores y escaleras eje 17' entre D - F , E - F y eje E entre 8 al 11' | 2026-01-30 | 2026-02-06 | 7 | 20.7 | 26.3 | 127.1 | PLACA | 26.5 | 2 | 127.053
23472 - TERRA (MANAZANA 4) | PL - 1387 | outinord IND 1" | Escalera torre1 eje 1 al 2 entre D - G costado occidental piso 23 al piso 24 | 2026-01-20 | 2026-01-27 | 7 | 20.7 | 19.1 | 92.3 |  | 18.9 | 2 | 92.271
23472 - TERRA (MANAZANA 4) | PL - 1387 | outinord IND 1" | Escalera torre1 eje 1 al 2 entre D - G costado occidental piso 23 al piso 24 | 2026-01-20 | 2026-01-27 | 7 | 20.7 | 18.7 | 90.3 |  | 18.9 | 2 | 90.338
23472 - TERRA (MANAZANA 4) | PL-1382 | Outinord IND 1" | Escalera torre 1 eje 17 al 19 entre D - G costado oriental piso 24 a cubierta | 2025-12-17 | 2025-12-24 | 7 | 20.7 | 29.2 | 141.1 |  | 29.05 | 2 | 141.063
23472 - TERRA (MANAZANA 4) | PL-1382 | Outinord IND 1" | Escalera torre 1 eje 17 al 19 entre D - G costado oriental piso 24 a cubierta | 2025-12-17 | 2025-12-24 | 7 | 20.7 | 28.9 | 139.6 |  | 29.05 | 2 | 139.614
23472 - TERRA (MANAZANA 4) | PL-1385 | Outinord IND con fibra y inclusión de aire | Placa de cubierta torre 1 cuarto de sets y recorrido ascensor | 2025-12-19 | 2025-12-26 | 7 | 20.7 | 25.9 | 125.1 | PLACA | 25.55 | 2 | 125.121
23472 - TERRA (MANAZANA 4) | PL-1385 | Outinord IND con fibra y inclusión de aire | Placa de cubierta torre 1 cuarto de sets y recorrido ascensor | 2025-12-19 | 2025-12-26 | 7 | 20.7 | 25.2 | 121.7 | PLACA | 25.55 | 2 | 121.739
23472 - TERRA (MANAZANA 4) | PL - 1380 | Outinord IND 1" | Escalera costado oriental torre 1 eje 17 al 19 entre D – G piso 23 al piso 24 | 2025-12-12 | 2025-12-19 | 7 | 20.7 | 20.8 | 100.5 |  | 20.9 | 2 | 100.483
23472 - TERRA (MANAZANA 4) | PL - 1380 | Outinord IND 1" | Escalera costado oriental torre 1 eje 17 al 19 entre D – G piso 23 al piso 24 | 2025-12-12 | 2025-12-19 | 7 | 20.7 | 21 | 101.4 |  | 20.9 | 2 | 101.449
23472 - TERRA (MANAZANA 4) | PL - 1378 | Outinord IND 1" | Escalera Torre 1 Eje 17 al 19 entre D – G costado oriental piso 22 al piso 23 | 2025-12-05 | 2025-12-12 | 7 | 20.7 | 29.4 | 142 |  | 29.6 | 2 | 142.029
23472 - TERRA (MANAZANA 4) | PL - 1378 | Outinord IND 1" | Escalera Torre 1 Eje 17 al 19 entre D – G costado oriental piso 22 al piso 23 | 2025-12-05 | 2025-12-12 | 7 | 20.7 | 29.8 | 144 |  | 29.6 | 2 | 143.961
23472 - TERRA (MANAZANA 4) | PL - 1377 | Outinord IND con fibra y inclución de aire 1" | Placa de cubierta torre 1 recorrido foso de ascensores 1 y 2 eje 8 al 10 entre D -E y placa de cubierta de las escaleras costado oriental eje 17 al 19 entre D – G y costado occidental eje 1 al 2 entre D – G | 2025-12-05 | 2025-12-12 | 7 | 20.7 | 30.7 | 148.3 | PLACA | 30.55 | 2 | 148.309
23472 - TERRA (MANAZANA 4) | PL - 1377 | Outinord IND con fibra y inclución de aire 1" | Placa de cubierta torre 1 recorrido foso de ascensores 1 y 2 eje 8 al 10 entre D -E y placa de cubierta de las escaleras costado oriental eje 17 al 19 entre D – G y costado occidental eje 1 al 2 entre D – G | 2025-12-05 | 2025-12-12 | 7 | 20.7 | 30.4 | 146.9 | PLACA | 30.55 | 2 | 146.86
23472 - TERRA (MANAZANA 4) | PL - 1375 | Outinord Ind 1" | Escalera torre 1 eje 17 al 19 entre D- G costado oriental piso 21 al piso 22 | 2025-12-02 | 2025-12-09 | 7 | 20.7 | 16.6 | 80.2 |  | 16.35 | 2 | 80.193
23472 - TERRA (MANAZANA 4) | PL - 1375 | Outinord Ind 1" | Escalera torre 1 eje 17 al 19 entre D- G costado oriental piso 21 al piso 22 | 2025-12-02 | 2025-12-09 | 7 | 20.7 | 16.1 | 77.8 |  | 16.35 | 2 | 77.778
23472 - TERRA (MANAZANA 4) | PL - 1368 | Outinord IND con fibra y fibra de polipropileno | Placa cubierta torre 1 eje 7 al 12 entre F - J | 2025-11-25 | 2025-12-02 | 7 | 20.7 | 17.9 | 86.5 | PLACA | 17.8 | 2 | 86.473
23472 - TERRA (MANAZANA 4) | PL - 1368 | Outinord IND con fibra y fibra de polipropileno | Placa cubierta torre 1 eje 7 al 12 entre F - J | 2025-11-25 | 2025-12-02 | 7 | 20.7 | 17.7 | 85.5 | PLACA | 17.8 | 2 | 85.507
23472 - TERRA (MANAZANA 4) | PL-1369 | Outinord IND 1" con fibra de polipropileno y inclusion de aire | Placa cubierta torre 1 eje 1 al 16 entre F - J | 2025-11-26 | 2025-12-03 | 7 | 20.7 | 22.1 | 106.8 | PLACA | 22.1 | 2 | 106.763
23472 - TERRA (MANAZANA 4) | PL-1369 | Outinord IND 1" con fibra de polipropileno y inclusion de aire | Placa cubierta torre 1 eje 1 al 16 entre F - J | 2025-11-26 | 2025-12-03 | 7 | 20.7 | 22.1 | 106.8 | PLACA | 22.1 | 2 | 106.763
23472 - TERRA (MANAZANA 4) | PL - 1365 | Outinord IND con inclusión de aire y fibra de polipropileno | Placa Cubierta Torre 1 Eje 1 al 12 entre A - E | 2025-11-21 | 2025-11-28 | 7 | 20.7 | 17.7 | 85.5 | PLACA | 17.35 | 2 | 85.507
23472 - TERRA (MANAZANA 4) | PL - 1365 | Outinord IND con inclusión de aire y fibra de polipropileno | Placa Cubierta Torre 1 Eje 1 al 12 entre A - E | 2025-11-21 | 2025-11-28 | 7 | 20.7 | 17 | 82.1 | PLACA | 17.35 | 2 | 82.126
23472 - TERRA (MANAZANA 4) | PL-1362 | Outinord IND 1" con inclusión de aire y fibra de polipropileno | Placa cubierta torre 1 eje 12 al 19 entre F-J | 2025-11-18 | 2025-11-25 | 7 | 20.7 | 23.4 | 113 | PLACA | 23.6 | 2 | 113.043
23472 - TERRA (MANAZANA 4) | PL-1362 | Outinord IND 1" con inclusión de aire y fibra de polipropileno | Placa cubierta torre 1 eje 12 al 19 entre F-J | 2025-11-18 | 2025-11-25 | 7 | 20.7 | 23.8 | 115 | PLACA | 23.6 | 2 | 114.976
23472 - TERRA (MANAZANA 4) | PL - 1359 | Outinord IND con inclución de aire y fibra 1" | Placa cubierta torre 1 eje 12 al 19 entre A – E | 2025-11-13 | 2025-11-20 | 7 | 20.7 | 20.9 | 101 | PLACA | 21.15 | 2 | 100.966
23472 - TERRA (MANAZANA 4) | PL - 1359 | Outinord IND con inclución de aire y fibra 1" | Placa cubierta torre 1 eje 12 al 19 entre A – E | 2025-11-13 | 2025-11-20 | 7 | 20.7 | 21.4 | 103.4 | PLACA | 21.15 | 2 | 103.382
23472 - TERRA (MANAZANA 4) | PL - 1356 | Outinord IND 1" | Placa entrepiso torre 1 eje 1 al 5 entre F - J apt 2402 - 2403 y escalera eje 1 al 2 entre D - E costado occidental piso 21 al piso 22 | 2025-11-11 | 2025-11-18 | 7 | 20.7 | 19.2 | 92.8 | PLACA | 19 | 2 | 92.754
23472 - TERRA (MANAZANA 4) | PL - 1356 | Outinord IND 1" | Placa entrepiso torre 1 eje 1 al 5 entre F - J apt 2402 - 2403 y escalera eje 1 al 2 entre D - E costado occidental piso 21 al piso 22 | 2025-11-11 | 2025-11-18 | 7 | 20.7 | 18.8 | 90.8 | PLACA | 19 | 2 | 90.821
23472 - TERRA (MANAZANA 4) | PL - 1353 | Outinord IND 1" | Placa entre piso torre 1 eje 1 al 5 entre A - E apt 2404, 2405 | 2025-11-08 | 2025-11-15 | 7 | 20.7 | 25.6 | 123.7 | PLACA | 25.45 | 2 | 123.671
23472 - TERRA (MANAZANA 4) | PL - 1353 | Outinord IND 1" | Placa entre piso torre 1 eje 1 al 5 entre A - E apt 2404, 2405 | 2025-11-08 | 2025-11-15 | 7 | 20.7 | 25.3 | 122.2 | PLACA | 25.45 | 2 | 122.222
23472 - TERRA (MANAZANA 4) | PL - 1351 | Outinord IND 1" | Placa entrepiso torre 1 eje 6 al 13 entre F – J apto 2401, 2412 | 2025-11-06 | 2025-11-13 | 7 | 20.7 | 17.3 | 83.6 | PLACA | 17.65 | 2 | 83.575
23472 - TERRA (MANAZANA 4) | PL - 1351 | Outinord IND 1" | Placa entrepiso torre 1 eje 6 al 13 entre F – J apto 2401, 2412 | 2025-11-06 | 2025-11-13 | 7 | 20.7 | 18 | 87 | PLACA | 17.65 | 2 | 86.957
23472 - TERRA (MANAZANA 4) | PL - 1349 | Outinord IND 1" | Placa entrepiso torre 1 eje 6 al 13 entre A – E apto 2406, 2407 | 2025-11-05 | 2025-11-12 | 7 | 20.7 | 20.2 | 97.6 | PLACA | 20 | 2 | 97.585
23472 - TERRA (MANAZANA 4) | PL - 1349 | Outinord IND 1" | Placa entrepiso torre 1 eje 6 al 13 entre A – E apto 2406, 2407 | 2025-11-05 | 2025-11-12 | 7 | 20.7 | 19.8 | 95.7 | PLACA | 20 | 2 | 95.652
23472 - TERRA (MANAZANA 4) | PL - 1347 | Outinord IND 1" | Placa entre piso torre 1 eje 13 al 19 entre F - J apto 2410 , 2411 | 2025-11-04 | 2025-11-11 | 7 | 20.7 | 17.6 | 85 | PLACA | 17.25 | 2 | 85.024
23472 - TERRA (MANAZANA 4) | PL - 1347 | Outinord IND 1" | Placa entre piso torre 1 eje 13 al 19 entre F - J apto 2410 , 2411 | 2025-11-04 | 2025-11-11 | 7 | 20.7 | 16.9 | 81.6 | PLACA | 17.25 | 2 | 81.643
23472 - TERRA (MANAZANA 4) | PL - 1345 | Outinord IND 1" | Placa entre piso torre 1 eje 13 al 19 entre A – E aptos 2408, 2409 | 2025-11-01 | 2025-11-08 | 7 | 20.7 | 18.7 | 90.3 | PLACA | 18.65 | 2 | 90.338
23472 - TERRA (MANAZANA 4) | PL - 1345 | Outinord IND 1" | Placa entre piso torre 1 eje 13 al 19 entre A – E aptos 2408, 2409 | 2025-11-01 | 2025-11-08 | 7 | 20.7 | 18.6 | 89.9 | PLACA | 18.65 | 2 | 89.855
23472 - TERRA (MANAZANA 4) | PL - 1343 | Outinord IND 1" | Placa entre piso torre 1 eje 1 al 5 entre F – J aptos 2302, 2303 | 2025-10-31 | 2025-11-07 | 7 | 20.7 | 24.3 | 117.4 | PLACA | 24.25 | 2 | 117.391
23472 - TERRA (MANAZANA 4) | PL - 1343 | Outinord IND 1" | Placa entre piso torre 1 eje 1 al 5 entre F – J aptos 2302, 2303 | 2025-10-31 | 2025-11-07 | 7 | 20.7 | 24.2 | 116.9 | PLACA | 24.25 | 2 | 116.908
23472 - TERRA (MANAZANA 4) | PL - 1339 | Outinord IND 1" | Placa entrepiso torre 1 eje 6 al 13 entre F - J apt 2301 - 2312 y placa contrapiso futuro comercio torre 3 | 2025-10-29 | 2025-11-05 | 7 | 20.7 | 22.1 | 106.8 | PLACA | 22.4 | 2 | 106.763
23472 - TERRA (MANAZANA 4) | PL - 1339 | Outinord IND 1" | Placa entrepiso torre 1 eje 6 al 13 entre F - J apt 2301 - 2312 y placa contrapiso futuro comercio torre 3 | 2025-10-29 | 2025-11-05 | 7 | 20.7 | 22.7 | 109.7 | PLACA | 22.4 | 2 | 109.662
23472 - TERRA (MANAZANA 4) | PL - 1341 | Outinord IND 1" | Placa entrepiso torre 1 eje 1 al 6 entre A - E apt 2304 - 2305 | 2025-10-30 | 2025-11-06 | 7 | 20.7 | 19.7 | 95.2 | PLACA | 19.35 | 2 | 95.169
23472 - TERRA (MANAZANA 4) | PL - 1341 | Outinord IND 1" | Placa entrepiso torre 1 eje 1 al 6 entre A - E apt 2304 - 2305 | 2025-10-30 | 2025-11-06 | 7 | 20.7 | 19 | 91.8 | PLACA | 19.35 | 2 | 91.787
23472 - TERRA (MANAZANA 4) | PL - 1335 | Outinord IND 1" | Placa entrepiso torre 1 eje 6 al 13 entre A - E apt 2306 - 2307 | 2025-10-28 | 2025-11-04 | 7 | 20.7 | 20.1 | 97.1 | PLACA | 19.75 | 2 | 97.101
23472 - TERRA (MANAZANA 4) | PL - 1335 | Outinord IND 1" | Placa entrepiso torre 1 eje 6 al 13 entre A - E apt 2306 - 2307 | 2025-10-28 | 2025-11-04 | 7 | 20.7 | 19.4 | 93.7 | PLACA | 19.75 | 2 | 93.72
23472 - TERRA (MANAZANA 4) | PL - 1334 | Outinord IND con fibra de polipropileno | Alistado de piso cubierta eje 7 al 1 entre A - J | 2025-10-28 | 2025-11-04 | 7 | 20.7 | 21.6 | 104.3 |  | 21.35 | 2 | 104.348
23472 - TERRA (MANAZANA 4) | PL - 1334 | Outinord IND con fibra de polipropileno | Alistado de piso cubierta eje 7 al 1 entre A - J | 2025-10-28 | 2025-11-04 | 7 | 20.7 | 21.1 | 101.9 |  | 21.35 | 2 | 101.932
23472 - TERRA (MANAZANA 4) | PL - 1332 | Outinord IND ayudante de bombeo | Alistado de cubierta torre 2 eje 7´al 13 entre A - J | 2025-10-27 | 2025-11-03 | 7 | 20.7 | 13.1 | 63.3 |  | 13.35 | 2 | 63.285
23472 - TERRA (MANAZANA 4) | PL - 1332 | Outinord IND ayudante de bombeo | Alistado de cubierta torre 2 eje 7´al 13 entre A - J | 2025-10-27 | 2025-11-03 | 7 | 20.7 | 13.6 | 65.7 |  | 13.35 | 2 | 65.7
23472 - TERRA (MANAZANA 4) | PL - 1329 | Outinord IND 1" | Placa entrepiso torre 1 eje 13 al 19 entre A - E apt 2308 - 2309 | 2025-10-24 | 2025-10-31 | 7 | 20.7 | 22 | 106.3 | PLACA | 21.85 | 2 | 106.28
23472 - TERRA (MANAZANA 4) | PL - 1329 | Outinord IND 1" | Placa entrepiso torre 1 eje 13 al 19 entre A - E apt 2308 - 2309 | 2025-10-24 | 2025-10-31 | 7 | 20.7 | 21.7 | 104.8 | PLACA | 21.85 | 2 | 104.831
23472 - TERRA (MANAZANA 4) | PL - 1331 | Outinord IND 1" | Placa entre piso torre 1 eje 13 al 19 entre F - J apt 2310, 2311 y escalera eje 17 al 19 entre D - G costado oriental piso 20 al piso 21 | 2025-10-25 | 2025-11-01 | 7 | 20.7 | 16.5 | 79.7 | PLACA | 16.2 | 2 | 79.71
23472 - TERRA (MANAZANA 4) | PL - 1331 | Outinord IND 1" | Placa entre piso torre 1 eje 13 al 19 entre F - J apt 2310, 2311 y escalera eje 17 al 19 entre D - G costado oriental piso 20 al piso 21 | 2025-10-25 | 2025-11-01 | 7 | 20.7 | 15.9 | 76.8 | PLACA | 16.2 | 2 | 76.812
23472 - TERRA (MANAZANA 4) | PL - 1325 | Outinord IND 1" | Placa entre piso 1 eje 1 al 5 entre F - J apt 2202, 2203 y escalera eje 1 al 2 entre D - G costado occidental piso 20 al piso 21 | 2025-10-23 | 2025-10-30 | 7 | 20.7 | 17.1 | 82.6 | PLACA | 16.85 | 2 | 82.609
23472 - TERRA (MANAZANA 4) | PL - 1325 | Outinord IND 1" | Placa entre piso 1 eje 1 al 5 entre F - J apt 2202, 2203 y escalera eje 1 al 2 entre D - G costado occidental piso 20 al piso 21 | 2025-10-23 | 2025-10-30 | 7 | 20.7 | 16.6 | 80.2 | PLACA | 16.85 | 2 | 80.193
23472 - TERRA (MANAZANA 4) | PL- 1321 | Outinord IND 1" | Placa entrepiso torre 1 eje 1 al 5 entre A - E aptos 2204 - 2205 | 2025-10-21 | 2025-10-28 | 7 | 20.7 | 27.4 | 132.4 | PLACA | 27.3 | 2 | 132.367
23472 - TERRA (MANAZANA 4) | PL- 1321 | Outinord IND 1" | Placa entrepiso torre 1 eje 1 al 5 entre A - E aptos 2204 - 2205 | 2025-10-21 | 2025-10-28 | 7 | 20.7 | 27.2 | 131.4 | PLACA | 27.3 | 2 | 131.401
23472 - TERRA (MANAZANA 4) | PL- 1320 | Outinord IND 1" | Placa entrepiso torre 1 eje 6 al 13 entre F - J aptos 2201 - 2212 | 2025-10-20 | 2025-10-27 | 7 | 20.7 | 17.8 | 86 | PLACA | 17.75 | 2 | 85.99
23472 - TERRA (MANAZANA 4) | PL- 1320 | Outinord IND 1" | Placa entrepiso torre 1 eje 6 al 13 entre F - J aptos 2201 - 2212 | 2025-10-20 | 2025-10-27 | 7 | 20.7 | 17.7 | 85.5 | PLACA | 17.75 | 2 | 85.507
23472 - TERRA (MANAZANA 4) | PL-1318 | Outinord IND 1" | Placa entrepiso torre 1 eje 6 al 13 entre A - E apto 2206, 2207 | 2025-10-18 | 2025-10-25 | 7 | 20.7 | 18.7 | 90.3 | PLACA | 18.55 | 2 | 90.338
23472 - TERRA (MANAZANA 4) | PL-1318 | Outinord IND 1" | Placa entrepiso torre 1 eje 6 al 13 entre A - E apto 2206, 2207 | 2025-10-18 | 2025-10-25 | 7 | 20.7 | 18.4 | 88.9 | PLACA | 18.55 | 2 | 88.889
23472 - TERRA (MANAZANA 4) | PL-1317 | IND Fibra inclusion de aire | Alistado de cubierta torre 2 eje 13 al 23 entre A - J | 2025-10-18 | 2025-10-25 | 7 | 20.7 | 20.1 | 97.1 |  | 19.7 | 2 | 97.101
23472 - TERRA (MANAZANA 4) | PL-1317 | IND Fibra inclusion de aire | Alistado de cubierta torre 2 eje 13 al 23 entre A - J | 2025-10-18 | 2025-10-25 | 7 | 20.7 | 19.3 | 93.2 |  | 19.7 | 2 | 93.237
23472 - TERRA (MANAZANA 4) | PL-1313 | Outinord IND 1" | Placa entrepiso torre 1 eje 13 al 19 entre A - E apto 2208, 2209 | 2025-10-15 | 2025-10-22 | 7 | 20.7 | 21.5 | 103.9 | PLACA | 21.25 | 2 | 103.865
23472 - TERRA (MANAZANA 4) | PL-1313 | Outinord IND 1" | Placa entrepiso torre 1 eje 13 al 19 entre A - E apto 2208, 2209 | 2025-10-15 | 2025-10-22 | 7 | 20.7 | 21 | 101.4 | PLACA | 21.25 | 2 | 101.449
23472 - TERRA (MANAZANA 4) | PL - 1315 | Outinord IND 1" | Placa entrepiso torre 1 eje 13 al 19 entre F - J apt 2210, 2211 y escalera eje 17 al 19 entre D - G costado oriental piso 19 al piso 20 | 2025-10-16 | 2025-10-23 | 7 | 20.7 | 22.8 | 110.1 | PLACA | 22.9 | 2 | 110.145
23472 - TERRA (MANAZANA 4) | PL - 1315 | Outinord IND 1" | Placa entrepiso torre 1 eje 13 al 19 entre F - J apt 2210, 2211 y escalera eje 17 al 19 entre D - G costado oriental piso 19 al piso 20 | 2025-10-16 | 2025-10-23 | 7 | 20.7 | 23 | 111.1 | PLACA | 22.9 | 2 | 111.111
23472 - TERRA (MANAZANA 4) | PL - 1310 | Outinord IND 1" | Placa entrepiso torre 1 eje 1 al 5 entre F - J apt 2102, 2103 y escalera eje 1 al 2 entre D - G costado occidental piso 19 al piso 20 | 2025-10-14 | 2025-10-21 | 7 | 20.7 | 19.6 | 94.7 | PLACA | 20 | 2 | 94.686
23472 - TERRA (MANAZANA 4) | PL - 1310 | Outinord IND 1" | Placa entrepiso torre 1 eje 1 al 5 entre F - J apt 2102, 2103 y escalera eje 1 al 2 entre D - G costado occidental piso 19 al piso 20 | 2025-10-14 | 2025-10-21 | 7 | 20.7 | 20.4 | 98.6 | PLACA | 20 | 2 | 98.551
23472 - TERRA (MANAZANA 4) | PL - 1308 | Outinord IND 1" | Placa entrepiso torre 1 eje 1 al 5 entre A - E apt 2104 - 2105 | 2025-10-10 | 2025-10-17 | 7 | 20.7 | 17.7 | 85.5 | PLACA | 17.45 | 2 | 85.507
23472 - TERRA (MANAZANA 4) | PL - 1308 | Outinord IND 1" | Placa entrepiso torre 1 eje 1 al 5 entre A - E apt 2104 - 2105 | 2025-10-10 | 2025-10-17 | 7 | 20.7 | 17.2 | 83.1 | PLACA | 17.45 | 2 | 83.092
23472 - TERRA (MANAZANA 4) | PL - 1306 | Outinord Ind. 1" | Placa Entrepiso Torre 1 Eje 6 al 13 entre F - J Apt 2101 , 2112 | 2025-10-09 | 2025-10-16 | 7 | 20.7 | 24.5 | 118.4 | PLACA | 24.45 | 2 | 118.357
23472 - TERRA (MANAZANA 4) | PL - 1306 | Outinord Ind. 1" | Placa Entrepiso Torre 1 Eje 6 al 13 entre F - J Apt 2101 , 2112 | 2025-10-09 | 2025-10-16 | 7 | 20.7 | 24.4 | 117.9 | PLACA | 24.45 | 2 | 117.874
23472 - TERRA (MANAZANA 4) | PL - 1304 | Outinord Ind. 1" | Placa entrepiso Torre 1 eje6 al 13 entre A - E Apt 2106 , 2107 | 2025-10-08 | 2025-10-15 | 7 | 20.7 | 22.7 | 109.7 | PLACA | 22.95 | 2 | 109.662
23472 - TERRA (MANAZANA 4) | PL - 1304 | Outinord Ind. 1" | Placa entrepiso Torre 1 eje6 al 13 entre A - E Apt 2106 , 2107 | 2025-10-08 | 2025-10-15 | 7 | 20.7 | 23.2 | 112.1 | PLACA | 22.95 | 2 | 112.077
23472 - TERRA (MANAZANA 4) | PL - 1302 | Outinord IND 1" | Placa entrepiso torre 1 eje 13 al 19 entre F - J apt 2110, 2111 y escalera eje 17 al 19 entre D - G costado oriental piso 18 al piso 19 | 2025-10-07 | 2025-10-14 | 7 | 20.7 | 25.6 | 123.7 | PLACA | 25.45 | 2 | 123.671
23472 - TERRA (MANAZANA 4) | PL - 1302 | Outinord IND 1" | Placa entrepiso torre 1 eje 13 al 19 entre F - J apt 2110, 2111 y escalera eje 17 al 19 entre D - G costado oriental piso 18 al piso 19 | 2025-10-07 | 2025-10-14 | 7 | 20.7 | 25.3 | 122.2 | PLACA | 25.45 | 2 | 122.222
23472 - TERRA (MANAZANA 4) | PL - 1299 | Outinord IND 1" | Placa entrepiso eje 13 al 19 entre A - E apt 2108, 2109 | 2025-10-06 | 2025-10-13 | 7 | 20.7 | 17.7 | 85.5 | PLACA | 17.4 | 2 | 85.507
23472 - TERRA (MANAZANA 4) | PL - 1299 | Outinord IND 1" | Placa entrepiso eje 13 al 19 entre A - E apt 2108, 2109 | 2025-10-06 | 2025-10-13 | 7 | 20.7 | 17.1 | 82.6 | PLACA | 17.4 | 2 | 82.609
23472 - TERRA (MANAZANA 4) | PL - 1297 | Outinord IND 1" | Placa entrepiso Torre 1 eje 1 al 5 entre F - J Apt 2002, 2003 y escalera eje 1 al 2 entre D - G Costado occidental Piso 18 al piso 19 | 2025-10-04 | 2025-10-11 | 7 | 20.7 | 20.7 | 100 | PLACA | 21.05 | 2 | 100
23472 - TERRA (MANAZANA 4) | PL - 1297 | Outinord IND 1" | Placa entrepiso Torre 1 eje 1 al 5 entre F - J Apt 2002, 2003 y escalera eje 1 al 2 entre D - G Costado occidental Piso 18 al piso 19 | 2025-10-04 | 2025-10-11 | 7 | 20.7 | 21.4 | 103.4 | PLACA | 21.05 | 2 | 103.382
23472 - TERRA (MANAZANA 4) | PL - 1295 | Outinord IND 1" | Placa Entrepiso Torre 1 Eje 1 al 5 entre A - E Apt 2004, 2005 | 2025-10-03 | 2025-10-10 | 7 | 20.7 | 21.9 | 105.8 | PLACA | 21.65 | 2 | 105.797
23472 - TERRA (MANAZANA 4) | PL - 1295 | Outinord IND 1" | Placa Entrepiso Torre 1 Eje 1 al 5 entre A - E Apt 2004, 2005 | 2025-10-03 | 2025-10-10 | 7 | 20.7 | 21.4 | 103.4 | PLACA | 21.65 | 2 | 103.382
23472 - TERRA (MANAZANA 4) | PL - 1293 | Outinord IND 1" | Placa entrepiso torre 1 eje 6 al 13 entre F - J apt 2001 - 2002 | 2025-10-02 | 2025-10-09 | 7 | 20.7 | 20 | 96.6 | PLACA | 19.7 | 2 | 96.618
23472 - TERRA (MANAZANA 4) | PL - 1293 | Outinord IND 1" | Placa entrepiso torre 1 eje 6 al 13 entre F - J apt 2001 - 2002 | 2025-10-02 | 2025-10-09 | 7 | 20.7 | 19.4 | 93.7 | PLACA | 19.7 | 2 | 93.72
23472 - TERRA (MANAZANA 4) | PL - 1291 | Outinord IND 1" | Placa entrepiso eje 6 al 13 entre A - E apt 2006 - 2007 torre 1 | 2025-10-01 | 2025-10-08 | 7 | 20.7 | 19.6 | 94.7 | PLACA | 19.35 | 2 | 94.686
23472 - TERRA (MANAZANA 4) | PL - 1291 | Outinord IND 1" | Placa entrepiso eje 6 al 13 entre A - E apt 2006 - 2007 torre 1 | 2025-10-01 | 2025-10-08 | 7 | 20.7 | 19.1 | 92.3 | PLACA | 19.35 | 2 | 92.271
23472 - TERRA (MANAZANA 4) | PL - 1285 | Outinord IND 1" | Placa Entrepiso eje 1 al 5 entre F - J Apt 1902, 1903 y escalera eje 1 al 2 entre D - G costado occidental piso 17 al piso 18 | 2025-09-27 | 2025-10-04 | 7 | 20.7 | 21.7 | 104.8 | PLACA | 21.55 | 2 | 104.831
23472 - TERRA (MANAZANA 4) | PL - 1285 | Outinord IND 1" | Placa Entrepiso eje 1 al 5 entre F - J Apt 1902, 1903 y escalera eje 1 al 2 entre D - G costado occidental piso 17 al piso 18 | 2025-09-27 | 2025-10-04 | 7 | 20.7 | 21.4 | 103.4 | PLACA | 21.55 | 2 | 103.382
23472 - TERRA (MANAZANA 4) | PL - 1283 | Outinord IND 1" | Placa Entrepiso Torre 1 Eje 1 al 5 entreA - E Apt 1904 , 1905 | 2025-09-26 | 2025-10-03 | 7 | 20.7 | 23.1 | 111.6 | PLACA | 23.55 | 2 | 111.594
23472 - TERRA (MANAZANA 4) | PL - 1283 | Outinord IND 1" | Placa Entrepiso Torre 1 Eje 1 al 5 entreA - E Apt 1904 , 1905 | 2025-09-26 | 2025-10-03 | 7 | 20.7 | 24 | 115.9 | PLACA | 23.55 | 2 | 115.942
23472 - TERRA (MANAZANA 4) | PL - 1289 | Outinord IND 1/2" | Placa entrepiso torre 1 eje 13 al 19 entre F - J apt 2010 - 2011 y escalera eje 17 al 19 entre D - E costado oriental piso 17 al 18 | 2025-09-30 | 2025-10-07 | 7 | 20.7 | 15.9 | 76.8 | PLACA | 15.75 | 2 | 76.812
23472 - TERRA (MANAZANA 4) | PL - 1289 | Outinord IND 1/2" | Placa entrepiso torre 1 eje 13 al 19 entre F - J apt 2010 - 2011 y escalera eje 17 al 19 entre D - E costado oriental piso 17 al 18 | 2025-09-30 | 2025-10-07 | 7 | 20.7 | 15.6 | 75.4 | PLACA | 15.75 | 2 | 75.362
23472 - TERRA (MANAZANA 4) | PL - 1287 | Outinord IND 1" | Placa entrepiso torre 1 eje 13 al 19 entre 2A - E apt 2008 - 2009 | 2025-09-29 | 2025-10-06 | 7 | 20.7 | 23.5 | 113.5 | PLACA | 23.05 | 2 | 113.527
23472 - TERRA (MANAZANA 4) | PL - 1287 | Outinord IND 1" | Placa entrepiso torre 1 eje 13 al 19 entre 2A - E apt 2008 - 2009 | 2025-09-29 | 2025-10-06 | 7 | 20.7 | 22.6 | 109.2 | PLACA | 23.05 | 2 | 109.179
23472 - TERRA (MANAZANA 4) | PL - 1281 | Outinord IND 1" | Placa entre piso torre 1 eje 6 al 13 entre F - G apt 1901 , 1912 y placa de fosos de ascensores | 2025-09-25 | 2025-10-02 | 7 | 20.7 | 24.5 | 118.4 | PLACA | 24.65 | 2 | 118.357
23472 - TERRA (MANAZANA 4) | PL - 1281 | Outinord IND 1" | Placa entre piso torre 1 eje 6 al 13 entre F - G apt 1901 , 1912 y placa de fosos de ascensores | 2025-09-25 | 2025-10-02 | 7 | 20.7 | 24.8 | 119.8 | PLACA | 24.65 | 2 | 119.807
23472 - TERRA (MANAZANA 4) | PL - 1279 | Outinord IND 1" | Placa entre piso torre 1 eje 6 al 13 entre A - E apt 1906 , 1907 | 2025-09-24 | 2025-10-01 | 7 | 20.7 | 25.8 | 124.6 | PLACA | 25.6 | 2 | 124.638
23472 - TERRA (MANAZANA 4) | PL - 1279 | Outinord IND 1" | Placa entre piso torre 1 eje 6 al 13 entre A - E apt 1906 , 1907 | 2025-09-24 | 2025-10-01 | 7 | 20.7 | 25.4 | 122.7 | PLACA | 25.6 | 2 | 122.705
23472 - TERRA (MANAZANA 4) | PL - 1277 | Outinord IND 1" | Placa entre piso torre 1 eje 13 al 19 entre F - J apt 1910 , 1911 y escalera eje 1 al 2 entre D - G costado occidental piso 16 al piso 17 | 2025-09-23 | 2025-09-30 | 7 | 20.7 | 19.9 | 96.1 | PLACA | 20.05 | 2 | 96.135
23472 - TERRA (MANAZANA 4) | PL - 1277 | Outinord IND 1" | Placa entre piso torre 1 eje 13 al 19 entre F - J apt 1910 , 1911 y escalera eje 1 al 2 entre D - G costado occidental piso 16 al piso 17 | 2025-09-23 | 2025-09-30 | 7 | 20.7 | 20.2 | 97.6 | PLACA | 20.05 | 2 | 97.585
23472 - TERRA (MANAZANA 4) | PL - 1275 | Outinord IND 1" | Placa entrepiso torre 1 eje 13 al 19 entre A - E apt. 1908, 1909 | 2025-09-22 | 2025-09-29 | 7 | 20.7 | 21 | 101.4 | PLACA | 20.9 | 2 | 101.449
23472 - TERRA (MANAZANA 4) | PL - 1275 | Outinord IND 1" | Placa entrepiso torre 1 eje 13 al 19 entre A - E apt. 1908, 1909 | 2025-09-22 | 2025-09-29 | 7 | 20.7 | 20.8 | 100.5 | PLACA | 20.9 | 2 | 100.483
23472 - TERRA (MANAZANA 4) | PL - 1272 | Outinord IND 1" | Placa entrepiso torre 1 eje 1 al 7 entre F - J Apt 1802 , 1803 y escalera eje 1 al 2 entre D - G Costado occidental piso 15 al piso 16 | 2025-09-20 | 2025-09-27 | 7 | 20.7 | 23.8 | 115 | PLACA | 23.5 | 2 | 114.976
23472 - TERRA (MANAZANA 4) | PL - 1272 | Outinord IND 1" | Placa entrepiso torre 1 eje 1 al 7 entre F - J Apt 1802 , 1803 y escalera eje 1 al 2 entre D - G Costado occidental piso 15 al piso 16 | 2025-09-20 | 2025-09-27 | 7 | 20.7 | 23.2 | 112.1 | PLACA | 23.5 | 2 | 112.077
23472 - TERRA (MANAZANA 4) | PL-1267 | Outinord Ind. 1" | Escalera torre 1 eje 17 al entre D-G costado oriental piso 16 a 17 | 2025-09-15 | 2025-09-22 | 7 | 20.7 | 21.7 | 104.8 |  | 21.55 | 2 | 104.831
23472 - TERRA (MANAZANA 4) | PL-1267 | Outinord Ind. 1" | Escalera torre 1 eje 17 al entre D-G costado oriental piso 16 a 17 | 2025-09-15 | 2025-09-22 | 7 | 20.7 | 21.4 | 103.4 |  | 21.55 | 2 | 103.382
23472 - TERRA (MANAZANA 4) | PL 1265 | Outinord Ind 1" | Placa Entrepiso Torre 1 eje 1 al 5 entre A - E Apt 1804, 1805 | 2025-09-11 | 2025-09-18 | 7 | 20.7 | 20.5 | 99 | PLACA | 20.3 | 2 | 99.034
23472 - TERRA (MANAZANA 4) | PL 1265 | Outinord Ind 1" | Placa Entrepiso Torre 1 eje 1 al 5 entre A - E Apt 1804, 1805 | 2025-09-11 | 2025-09-18 | 7 | 20.7 | 20.1 | 97.1 | PLACA | 20.3 | 2 | 97.101
23472 - TERRA (MANAZANA 4) | PL 1264 | Outinord Ind 1" | Placa entrepiso torre 1 eje 6 al 13 entre F - J Apt 1801 , 1812 | 2025-09-10 | 2025-09-17 | 7 | 20.7 | 21 | 101.4 | PLACA | 21.15 | 2 | 101.449
23472 - TERRA (MANAZANA 4) | PL 1264 | Outinord Ind 1" | Placa entrepiso torre 1 eje 6 al 13 entre F - J Apt 1801 , 1812 | 2025-09-10 | 2025-09-17 | 7 | 20.7 | 21.3 | 102.9 | PLACA | 21.15 | 2 | 102.899
23472 - TERRA (MANAZANA 4) | PL - 1263 | Outinord IND 1" | Placa entrepiso torre 1 eje 6 al 13 entre A - E apt 1806, 1807 y escalera eje 17 al 19 entre D - E costado oriental piso 15 al piso 16 | 2025-09-09 | 2025-09-16 | 7 | 20.7 | 21.2 | 102.4 | PLACA | 20.85 | 2 | 102.415
23472 - TERRA (MANAZANA 4) | PL - 1263 | Outinord IND 1" | Placa entrepiso torre 1 eje 6 al 13 entre A - E apt 1806, 1807 y escalera eje 17 al 19 entre D - E costado oriental piso 15 al piso 16 | 2025-09-09 | 2025-09-16 | 7 | 20.7 | 20.5 | 99 | PLACA | 20.85 | 2 | 99.034
23472 - TERRA (MANAZANA 4) | PL - 1261 | Outinord IND 1" | Placa entrepiso torre 1 eje 13 al 19 entre F - J apt 1810, 1811 | 2025-09-08 | 2025-09-15 | 7 | 20.7 | 24.8 | 119.8 | PLACA | 24.35 | 2 | 119.807
23472 - TERRA (MANAZANA 4) | PL - 1261 | Outinord IND 1" | Placa entrepiso torre 1 eje 13 al 19 entre F - J apt 1810, 1811 | 2025-09-08 | 2025-09-15 | 7 | 20.7 | 23.9 | 115.5 | PLACA | 24.35 | 2 | 115.459
23472 - TERRA (MANAZANA 4) | PL-1258 | Outinord IND 1" | Placa entrepiso torre 1 eje 13 al 19 entre A-E Apt. 1808, 1809 y escalera eje 17 al 19 entre D-E costado Oriental piso 14 al piso 15 | 2025-09-06 | 2025-09-13 | 7 | 20.7 | 20 | 96.6 | PLACA | 19.85 | 2 | 96.618
23472 - TERRA (MANAZANA 4) | PL-1258 | Outinord IND 1" | Placa entrepiso torre 1 eje 13 al 19 entre A-E Apt. 1808, 1809 y escalera eje 17 al 19 entre D-E costado Oriental piso 14 al piso 15 | 2025-09-06 | 2025-09-13 | 7 | 20.7 | 19.7 | 95.2 | PLACA | 19.85 | 2 | 95.169
23472 - TERRA (MANAZANA 4) | PL-1256 | Outinord IND 1" | Placa entrepiso torre 1 eje 1 al 5 entre F-J apt 1702-1703 | 2025-09-05 | 2025-09-12 | 7 | 20.7 | 24.3 | 117.4 | PLACA | 24.8 | 2 | 117.391
23472 - TERRA (MANAZANA 4) | PL-1256 | Outinord IND 1" | Placa entrepiso torre 1 eje 1 al 5 entre F-J apt 1702-1703 | 2025-09-05 | 2025-09-12 | 7 | 20.7 | 25.3 | 122.2 | PLACA | 24.8 | 2 | 122.222
23472 - TERRA (MANAZANA 4) | PL - 1249 | Outinord IND 1" | Placa entre piso torre 1 eje 7 al 13 entre A - E apt 1706 , 1707 | 2025-09-02 | 2025-09-09 | 7 | 20.7 | 22.5 | 108.7 | PLACA | 22.4 | 2 | 108.696
23472 - TERRA (MANAZANA 4) | PL - 1249 | Outinord IND 1" | Placa entre piso torre 1 eje 7 al 13 entre A - E apt 1706 , 1707 | 2025-09-02 | 2025-09-09 | 7 | 20.7 | 22.3 | 107.7 | PLACA | 22.4 | 2 | 107.729
23472 - TERRA (MANAZANA 4) | PL - 1247 | Outinord IND 1" | Placa entre piso torre 1 eje 13 al 19 entre F - J apt 1710,1711 | 2025-09-01 | 2025-09-08 | 7 | 20.7 | 19.6 | 94.7 | PLACA | 19.5 | 2 | 94.686
23472 - TERRA (MANAZANA 4) | PL - 1247 | Outinord IND 1" | Placa entre piso torre 1 eje 13 al 19 entre F - J apt 1710,1711 | 2025-09-01 | 2025-09-08 | 7 | 20.7 | 19.4 | 93.7 | PLACA | 19.5 | 2 | 93.72
23472 - TERRA (MANAZANA 4) | PL - 1245 | Outinord IND 1" | Placa entrepiso torre 1 eje 12 al 19 entre A - E apt 1708, 1709 y escalera eje 17 al 19 entre D - G costado oriental piso 13 al piso 14 | 2025-08-30 | 2025-09-06 | 7 | 20.7 | 20.6 | 99.5 | PLACA | 20.8 | 2 | 99.517
23472 - TERRA (MANAZANA 4) | PL - 1245 | Outinord IND 1" | Placa entrepiso torre 1 eje 12 al 19 entre A - E apt 1708, 1709 y escalera eje 17 al 19 entre D - G costado oriental piso 13 al piso 14 | 2025-08-30 | 2025-09-06 | 7 | 20.7 | 21 | 101.4 | PLACA | 20.8 | 2 | 101.449
23472 - TERRA (MANAZANA 4) | PL - 1242 | Outinord IND 1" | Placa entrepiso torre 1 eje 1 al 6 entre F - J apt 1603, 1602 | 2025-08-29 | 2025-09-05 | 7 | 20.7 | 24.4 | 117.9 | PLACA | 24.95 | 2 | 117.874
23472 - TERRA (MANAZANA 4) | PL - 1242 | Outinord IND 1" | Placa entrepiso torre 1 eje 1 al 6 entre F - J apt 1603, 1602 | 2025-08-29 | 2025-09-05 | 7 | 20.7 | 25.5 | 123.2 | PLACA | 24.95 | 2 | 123.188
23472 - TERRA (MANAZANA 4) | PL - 1240 | Outinord IND 1" | Placa entrepiso torre 1 eje 1 al 5 entre A - E apt 1604, 1605 y escalera eje 1 al 2 entre D - G costado oriental piso 13 al piso 14 | 2025-08-28 | 2025-09-04 | 7 | 20.7 | 25.2 | 121.7 | PLACA | 25 | 2 | 121.739
23472 - TERRA (MANAZANA 4) | PL - 1240 | Outinord IND 1" | Placa entrepiso torre 1 eje 1 al 5 entre A - E apt 1604, 1605 y escalera eje 1 al 2 entre D - G costado oriental piso 13 al piso 14 | 2025-08-28 | 2025-09-04 | 7 | 20.7 | 24.8 | 119.8 | PLACA | 25 | 2 | 119.807
23472 - TERRA (MANAZANA 4) | PL - 1238 | Outinord IND 1" | Placa Entrepiso Torre 1 Eje 7 al 13 Entre F- J Apt 1601 , 1612 | 2025-08-27 | 2025-09-03 | 7 | 20.7 | 24 | 115.9 | PLACA | 24.1 | 2 | 115.942
23472 - TERRA (MANAZANA 4) | PL - 1238 | Outinord IND 1" | Placa Entrepiso Torre 1 Eje 7 al 13 Entre F- J Apt 1601 , 1612 | 2025-08-27 | 2025-09-03 | 7 | 20.7 | 24.2 | 116.9 | PLACA | 24.1 | 2 | 116.908
23472 - TERRA (MANAZANA 4) | PL - 1235 | Outinord IND 1" | Placa entrepiso torre 1 eje 6 al 13 entre A - E apt 1606, 1607 y escalera eje 17 al 19 entre D - G costado oriental piso 12 al piso 13 | 2025-08-26 | 2025-09-02 | 7 | 20.7 | 20 | 96.6 | PLACA | 20.1 | 2 | 96.618
23472 - TERRA (MANAZANA 4) | PL - 1235 | Outinord IND 1" | Placa entrepiso torre 1 eje 6 al 13 entre A - E apt 1606, 1607 y escalera eje 17 al 19 entre D - G costado oriental piso 12 al piso 13 | 2025-08-26 | 2025-09-02 | 7 | 20.7 | 20.2 | 97.6 | PLACA | 20.1 | 2 | 97.585
23472 - TERRA (MANAZANA 4) | PL - 1233 | Outinord IND 1" | Placa entrepiso torre 1 eje 13 al 19 entre F - J apt 1610, 1611 | 2025-08-25 | 2025-09-01 | 7 | 20.7 | 21.3 | 102.9 | PLACA | 21.35 | 2 | 102.899
23472 - TERRA (MANAZANA 4) | PL - 1233 | Outinord IND 1" | Placa entrepiso torre 1 eje 13 al 19 entre F - J apt 1610, 1611 | 2025-08-25 | 2025-09-01 | 7 | 20.7 | 21.4 | 103.4 | PLACA | 21.35 | 2 | 103.382
23472 - TERRA (MANAZANA 4) | PL-1231 | Outinord IND 1" | Placa entrepiso torre 1 eje 13 al 19 entre A - E apto 1608, 1609 | 2025-08-23 | 2025-08-30 | 7 | 20.7 | 19.6 | 94.7 | PLACA | 19.35 | 2 | 94.686
23472 - TERRA (MANAZANA 4) | PL-1231 | Outinord IND 1" | Placa entrepiso torre 1 eje 13 al 19 entre A - E apto 1608, 1609 | 2025-08-23 | 2025-08-30 | 7 | 20.7 | 19.1 | 92.3 | PLACA | 19.35 | 2 | 92.271
23472 - TERRA (MANAZANA 4) | PL-1229 | Outinord IND 1" | Placa entrepiso torre 1 eje 1 al 7 entre F - J apto 1502, 1503 y escalera eje 17 al 19 entre D - G piso 11 a piso 12 costado oriental | 2025-08-22 | 2025-08-29 | 7 | 20.7 | 24.3 | 117.4 | PLACA | 24.25 | 2 | 117.391
23472 - TERRA (MANAZANA 4) | PL-1229 | Outinord IND 1" | Placa entrepiso torre 1 eje 1 al 7 entre F - J apto 1502, 1503 y escalera eje 17 al 19 entre D - G piso 11 a piso 12 costado oriental | 2025-08-22 | 2025-08-29 | 7 | 20.7 | 24.2 | 116.9 | PLACA | 24.25 | 2 | 116.908
23472 - TERRA (MANAZANA 4) | PL-1227 | Outinord IND 1" | Placa entrepiso torre 1 eje 1 al 7 entre A - E apto 1504, 1505 | 2025-08-21 | 2025-08-28 | 7 | 20.7 | 17.8 | 86 | PLACA | 17.5 | 2 | 85.99
23472 - TERRA (MANAZANA 4) | PL-1227 | Outinord IND 1" | Placa entrepiso torre 1 eje 1 al 7 entre A - E apto 1504, 1505 | 2025-08-21 | 2025-08-28 | 7 | 20.7 | 17.2 | 83.1 | PLACA | 17.5 | 2 | 83.092
23472 - TERRA (MANAZANA 4) | PL-1226 | Outinord IND 1" | Placa entrepiso torre 1 eje 7 al 13 entre F - J apto 1501, 1512 | 2025-08-20 | 2025-08-27 | 7 | 20.7 | 18.5 | 89.4 | PLACA | 18.15 | 2 | 89.372
23472 - TERRA (MANAZANA 4) | PL-1226 | Outinord IND 1" | Placa entrepiso torre 1 eje 7 al 13 entre F - J apto 1501, 1512 | 2025-08-20 | 2025-08-27 | 7 | 20.7 | 17.8 | 86 | PLACA | 18.15 | 2 | 85.99
23472 - TERRA (MANAZANA 4) | PL-1223 | Outinord IND 1" | Placa Entrepiso Torre 1 eje 7 al 13 entre A - E Apt 1506, 1507 | 2025-08-19 | 2025-08-26 | 7 | 20.7 | 18.1 | 87.4 | PLACA | 17.95 | 2 | 87.44
23472 - TERRA (MANAZANA 4) | PL-1223 | Outinord IND 1" | Placa Entrepiso Torre 1 eje 7 al 13 entre A - E Apt 1506, 1507 | 2025-08-19 | 2025-08-26 | 7 | 20.7 | 17.8 | 86 | PLACA | 17.95 | 2 | 85.99
23472 - TERRA (MANAZANA 4) | PL - 1221 | Outinord IND 1" | Placa entrepiso torre 1 eje 13 al 19 entre F - J apt 1510, 1511 y escalera eje 17 al 19 entre D - G piso 10 al piso 11 costado oriental | 2025-08-15 | 2025-08-22 | 7 | 20.7 | 24.5 | 118.4 | PLACA | 24.6 | 2 | 118.357
23472 - TERRA (MANAZANA 4) | PL - 1221 | Outinord IND 1" | Placa entrepiso torre 1 eje 13 al 19 entre F - J apt 1510, 1511 y escalera eje 17 al 19 entre D - G piso 10 al piso 11 costado oriental | 2025-08-15 | 2025-08-22 | 7 | 20.7 | 24.7 | 119.3 | PLACA | 24.6 | 2 | 119.324
23472 - TERRA (MANAZANA 4) | PL-1217 | Outinord IND 1" | Placa entrepiso torre 1 eje 1 al 7 entre F - J apt 1402, 1403 y escalera 1 al 2 entre D - G piso 12 al piso 13 costado occidental | 2025-08-13 | 2025-08-20 | 7 | 20.7 | 23.1 | 111.6 | PLACA | 23.3 | 2 | 111.594
23472 - TERRA (MANAZANA 4) | PL-1217 | Outinord IND 1" | Placa entrepiso torre 1 eje 1 al 7 entre F - J apt 1402, 1403 y escalera 1 al 2 entre D - G piso 12 al piso 13 costado occidental | 2025-08-13 | 2025-08-20 | 7 | 20.7 | 23.5 | 113.5 | PLACA | 23.3 | 2 | 113.527
23472 - TERRA (MANAZANA 4) | PL-1216 | Outinord IND 1" | Placa cubierta torre 2 baño y cuarto SETT | 2025-08-13 | 2025-08-20 | 7 | 20.7 | 23 | 111.1 | PLACA | 22.95 | 2 | 111.111
23472 - TERRA (MANAZANA 4) | PL-1216 | Outinord IND 1" | Placa cubierta torre 2 baño y cuarto SETT | 2025-08-13 | 2025-08-20 | 7 | 20.7 | 22.9 | 110.6 | PLACA | 22.95 | 2 | 110.628
23472 - TERRA (MANAZANA 4) | PL - 1219 | Outinord IND 1" | Placa entrepiso torre 1 eje 12 al 19 entre A - E apt 1508, 1509 | 2025-08-14 | 2025-08-21 | 7 | 20.7 | 20.3 | 98.1 | PLACA | 20.25 | 2 | 98.068
23472 - TERRA (MANAZANA 4) | PL - 1219 | Outinord IND 1" | Placa entrepiso torre 1 eje 12 al 19 entre A - E apt 1508, 1509 | 2025-08-14 | 2025-08-21 | 7 | 20.7 | 20.2 | 97.6 | PLACA | 20.25 | 2 | 97.585
23472 - TERRA (MANAZANA 4) | PL-1211 | Outinord IND 1" | Placa entrepiso torre 1 eje 7 al 13 entre F-J apt 1401, 1412 | 2025-08-11 | 2025-08-18 | 7 | 20.7 | 17.7 | 85.5 | PLACA | 17.45 | 2 | 85.507
23472 - TERRA (MANAZANA 4) | PL-1211 | Outinord IND 1" | Placa entrepiso torre 1 eje 7 al 13 entre F-J apt 1401, 1412 | 2025-08-11 | 2025-08-18 | 7 | 20.7 | 17.2 | 83.1 | PLACA | 17.45 | 2 | 83.092
23472 - TERRA (MANAZANA 4) | PL-1214 | Outinord IND 1" | Placa torre 1 entrepiso eje 1 al 7 entre A - E apto 1404, 1405 | 2025-08-12 | 2025-08-19 | 7 | 20.7 | 16.2 | 78.3 | PLACA | 16.05 | 2 | 78.261
23472 - TERRA (MANAZANA 4) | PL-1214 | Outinord IND 1" | Placa torre 1 entrepiso eje 1 al 7 entre A - E apto 1404, 1405 | 2025-08-12 | 2025-08-19 | 7 | 20.7 | 15.9 | 76.8 | PLACA | 16.05 | 2 | 76.812
23472 - TERRA (MANAZANA 4) | PL - 1209 | Outinord IND 1" | Placa entrepiso torre 1 eje 7 al 13 entre A - J apt 1406, 1407 y escalera salida de emergencia torre 3 costado oriental | 2025-08-09 | 2025-08-16 | 7 | 20.7 | 13.7 | 66.2 | PLACA | 13.6 | 2 | 66.184
23472 - TERRA (MANAZANA 4) | PL - 1209 | Outinord IND 1" | Placa entrepiso torre 1 eje 7 al 13 entre A - J apt 1406, 1407 y escalera salida de emergencia torre 3 costado oriental | 2025-08-09 | 2025-08-16 | 7 | 20.7 | 13.5 | 65.2 | PLACA | 13.6 | 2 | 65.217
23472 - TERRA (MANAZANA 4) | PL-1196 | Outinord IND 1" | Placa entrepiso torre 1 eje 1 al 7 entre F - J apto 1302, 1303 | 2025-07-30 | 2025-08-06 | 7 | 20.7 | 19.2 | 92.8 | PLACA | 19.3 | 2 | 92.754
23472 - TERRA (MANAZANA 4) | PL-1196 | Outinord IND 1" | Placa entrepiso torre 1 eje 1 al 7 entre F - J apto 1302, 1303 | 2025-07-30 | 2025-08-06 | 7 | 20.7 | 19.4 | 93.7 | PLACA | 19.3 | 2 | 93.72
23472 - TERRA (MANAZANA 4) | PL - 1194 | Outinord IND 1" | Placa entrepiso torre 1, eje 1 al 7 entre A - E, APt. 1304, 1305 y escalera eje 1 al 2 entre D - G, costado occidental piso 10 al piso 11. | 2025-07-29 | 2025-08-05 | 7 | 20.7 | 22.3 | 107.7 | PLACA | 21.75 | 2 | 107.729
23472 - TERRA (MANAZANA 4) | PL - 1194 | Outinord IND 1" | Placa entrepiso torre 1, eje 1 al 7 entre A - E, APt. 1304, 1305 y escalera eje 1 al 2 entre D - G, costado occidental piso 10 al piso 11. | 2025-07-29 | 2025-08-05 | 7 | 20.7 | 21.2 | 102.4 | PLACA | 21.75 | 2 | 102.415
23472 - TERRA (MANAZANA 4) | PL - 1193 | Outinord IND 1" | Placa entrepiso torre 1, eje 7 al 13 entre E - J, Apt. 1301, 1312. | 2025-07-28 | 2025-08-04 | 7 | 20.7 | 16 | 77.3 | PLACA | 16.25 | 2 | 77.295
23472 - TERRA (MANAZANA 4) | PL - 1193 | Outinord IND 1" | Placa entrepiso torre 1, eje 7 al 13 entre E - J, Apt. 1301, 1312. | 2025-07-28 | 2025-08-04 | 7 | 20.7 | 16.5 | 79.7 | PLACA | 16.25 | 2 | 79.71
23472 - TERRA (MANAZANA 4) | PL - 1191 | Outinord IND 1" | Placa entrepiso torre 1, eje 7 al 13 entre A - E, Apt. 1306 - 1307. | 2025-07-26 | 2025-08-02 | 7 | 20.7 | 18.6 | 89.9 | PLACA | 18.4 | 2 | 89.855
23472 - TERRA (MANAZANA 4) | PL - 1191 | Outinord IND 1" | Placa entrepiso torre 1, eje 7 al 13 entre A - E, Apt. 1306 - 1307. | 2025-07-26 | 2025-08-02 | 7 | 20.7 | 18.2 | 87.9 | PLACA | 18.4 | 2 | 87.923
23472 - TERRA (MANAZANA 4) | PL - 1189 | Outinord IND 1" | Placa entrepiso torre 1, eje 13 al 19 entre F - J, Apt. 1310, 1311 y escalera costado oriental, eje 17 al 19 entre D - E, piso 9 al piso 10. | 2025-07-25 | 2025-08-01 | 7 | 20.7 | 14.8 | 71.5 | PLACA | 14.55 | 2 | 71.498
23472 - TERRA (MANAZANA 4) | PL - 1189 | Outinord IND 1" | Placa entrepiso torre 1, eje 13 al 19 entre F - J, Apt. 1310, 1311 y escalera costado oriental, eje 17 al 19 entre D - E, piso 9 al piso 10. | 2025-07-25 | 2025-08-01 | 7 | 20.7 | 14.3 | 69.1 | PLACA | 14.55 | 2 | 69.082
23472 - TERRA (MANAZANA 4) | PL-1187 | Outinord IND 1" | Placa entrepiso torre 1 eje 13 al 19 entre A - E apto 1308, 1309 | 2025-07-24 | 2025-07-31 | 7 | 20.7 | 17.3 | 83.6 | PLACA | 17 | 2 | 83.575
23472 - TERRA (MANAZANA 4) | PL-1187 | Outinord IND 1" | Placa entrepiso torre 1 eje 13 al 19 entre A - E apto 1308, 1309 | 2025-07-24 | 2025-07-31 | 7 | 20.7 | 16.7 | 80.7 | PLACA | 17 | 2 | 80.676
23472 - TERRA (MANAZANA 4) | PL-1182 | Outinord IND 1" | Placa entrepiso torre 1 eje 1 al 7 entre F - J apto 1202, 1203 y escalera eje 1 al 2 entre D - G costado occidental piso 9 al piso 10 | 2025-07-23 | 2025-07-30 | 7 | 20.7 | 28.1 | 135.7 | PLACA | 27.9 | 2 | 135.749
23472 - TERRA (MANAZANA 4) | PL-1182 | Outinord IND 1" | Placa entrepiso torre 1 eje 1 al 7 entre F - J apto 1202, 1203 y escalera eje 1 al 2 entre D - G costado occidental piso 9 al piso 10 | 2025-07-23 | 2025-07-30 | 7 | 20.7 | 27.7 | 133.8 | PLACA | 27.9 | 2 | 133.816
23472 - TERRA (MANAZANA 4) | PL-1180 | Outinord IND 1" | Placa entrepiso torre 1 eje 1 al 7 entre A - E apto 1204, 1205 | 2025-07-22 | 2025-07-29 | 7 | 20.7 | 16.3 | 78.7 | PLACA | 16.2 | 2 | 78.744
23472 - TERRA (MANAZANA 4) | PL-1180 | Outinord IND 1" | Placa entrepiso torre 1 eje 1 al 7 entre A - E apto 1204, 1205 | 2025-07-22 | 2025-07-29 | 7 | 20.7 | 16.1 | 77.8 | PLACA | 16.2 | 2 | 77.778
23472 - TERRA (MANAZANA 4) | PL - 1177 | Outinord IND 1" | Placa entrepiso torre 1 eje 7 al 13, entre F - J, Apt. 1201, 1212. | 2025-07-21 | 2025-07-28 | 7 | 20.7 | 16 | 77.3 | PLACA | 15.8 | 2 | 77.295
23472 - TERRA (MANAZANA 4) | PL - 1177 | Outinord IND 1" | Placa entrepiso torre 1 eje 7 al 13, entre F - J, Apt. 1201, 1212. | 2025-07-21 | 2025-07-28 | 7 | 20.7 | 15.6 | 75.4 | PLACA | 15.8 | 2 | 75.362
23472 - TERRA (MANAZANA 4) | PL - 1175 | Outinord IND 1" | Placa entrepiso torre 1 eje A - E apt 1206, 1207 y escalera eje 1 al 2 entre D - G costado occidental piso 8 al piso 9 | 2025-07-19 | 2025-07-26 | 7 | 20.7 | 15.3 | 73.9 | PLACA | 15.1 | 2 | 73.913
23472 - TERRA (MANAZANA 4) | PL - 1175 | Outinord IND 1" | Placa entrepiso torre 1 eje A - E apt 1206, 1207 y escalera eje 1 al 2 entre D - G costado occidental piso 8 al piso 9 | 2025-07-19 | 2025-07-26 | 7 | 20.7 | 14.9 | 72 | PLACA | 15.1 | 2 | 71.981
23472 - TERRA (MANAZANA 4) | PL - 1173 | Outinord IND 1" | Placa entrepiso torre 1 eje 13 al 19 entre F - J apt 1210, 1211 | 2025-07-18 | 2025-07-25 | 7 | 20.7 | 19.6 | 94.7 | PLACA | 19.3 | 2 | 94.686
23472 - TERRA (MANAZANA 4) | PL - 1173 | Outinord IND 1" | Placa entrepiso torre 1 eje 13 al 19 entre F - J apt 1210, 1211 | 2025-07-18 | 2025-07-25 | 7 | 20.7 | 19 | 91.8 | PLACA | 19.3 | 2 | 91.787
23472 - TERRA (MANAZANA 4) | PL - 1171 | Outinord IND. 1" | Placa entrepiso Torre 1 eje 13 al 19 entre A - E Apt 1208, 1209 y escalera eje 17 al 19 entre D - G costado Oriental Piso 8 al piso 9 | 2025-07-19 | 2025-07-26 | 7 | 20.7 | 17.7 | 85.5 | PLACA | 17.45 | 2 | 85.507
23472 - TERRA (MANAZANA 4) | PL - 1171 | Outinord IND. 1" | Placa entrepiso Torre 1 eje 13 al 19 entre A - E Apt 1208, 1209 y escalera eje 17 al 19 entre D - G costado Oriental Piso 8 al piso 9 | 2025-07-19 | 2025-07-26 | 7 | 20.7 | 17.2 | 83.1 | PLACA | 17.45 | 2 | 83.092
23472 - TERRA (MANAZANA 4) | PL - 1168 | Outinord IND. 1" | Placa entrepiso Torre 1 eje 1 al 5 entre E - J Apt 1102, 1103 | 2025-07-16 | 2025-07-23 | 7 | 20.7 | 20.6 | 99.5 | PLACA | 20.5 | 2 | 99.517
23472 - TERRA (MANAZANA 4) | PL - 1168 | Outinord IND. 1" | Placa entrepiso Torre 1 eje 1 al 5 entre E - J Apt 1102, 1103 | 2025-07-16 | 2025-07-23 | 7 | 20.7 | 20.4 | 98.6 | PLACA | 20.5 | 2 | 98.551
23472 - TERRA (MANAZANA 4) | PL - 1164 | Outinord IND 1" | Placa entrepiso torre 1, eje 7 al 13 entre E - J, Apt. 1112, 1101 y escalera eje 1 al 2, entre D - G, costado occidental piso 7 al piso 8. | 2025-07-14 | 2025-07-21 | 7 | 20.7 | 17 | 82.1 | PLACA | 16.95 | 2 | 82.126
23472 - TERRA (MANAZANA 4) | PL - 1164 | Outinord IND 1" | Placa entrepiso torre 1, eje 7 al 13 entre E - J, Apt. 1112, 1101 y escalera eje 1 al 2, entre D - G, costado occidental piso 7 al piso 8. | 2025-07-14 | 2025-07-21 | 7 | 20.7 | 16.9 | 81.6 | PLACA | 16.95 | 2 | 81.643
23472 - TERRA (MANAZANA 4) | PL-1166 | Outinord IND 1" | Placa entrepiso torre 1 eje 1 al 7 entre A - E apto 1104, 1105 | 2025-07-15 | 2025-07-22 | 7 | 20.7 | 17.4 | 84.1 | PLACA | 17.55 | 2 | 84.058
23472 - TERRA (MANAZANA 4) | PL-1166 | Outinord IND 1" | Placa entrepiso torre 1 eje 1 al 7 entre A - E apto 1104, 1105 | 2025-07-15 | 2025-07-22 | 7 | 20.7 | 17.7 | 85.5 | PLACA | 17.55 | 2 | 85.507
23472 - TERRA (MANAZANA 4) | PL - 1161 | Outinord IND 1" | Placa Entrepiso Torre 1 Eje 7 al 13 entre A - E Apt 1106, 1107 | 2025-07-12 | 2025-07-19 | 7 | 20.7 | 19.3 | 93.2 | PLACA | 19.25 | 2 | 93.237
23472 - TERRA (MANAZANA 4) | PL - 1161 | Outinord IND 1" | Placa Entrepiso Torre 1 Eje 7 al 13 entre A - E Apt 1106, 1107 | 2025-07-12 | 2025-07-19 | 7 | 20.7 | 19.2 | 92.8 | PLACA | 19.25 | 2 | 92.754
23472 - TERRA (MANAZANA 4) | PL - 1159 | Outinord IND 1" | Placa Entrepiso Torre 1 Eje 13 al 19 entre F - J Apt 1110, 1111 y escalera costado oriental eje 17 al 19 entre D - G Piso 7 al piso 8 | 2025-07-11 | 2025-07-18 | 7 | 20.7 | 20.3 | 98.1 | PLACA | 20.25 | 2 | 98.068
23472 - TERRA (MANAZANA 4) | PL - 1159 | Outinord IND 1" | Placa Entrepiso Torre 1 Eje 13 al 19 entre F - J Apt 1110, 1111 y escalera costado oriental eje 17 al 19 entre D - G Piso 7 al piso 8 | 2025-07-11 | 2025-07-18 | 7 | 20.7 | 20.2 | 97.6 | PLACA | 20.25 | 2 | 97.585
23472 - TERRA (MANAZANA 4) | PL - 1155 | Outinord IND 1" | Placa entrepiso torre 1, eje 1 al 7 entre F - J, Apt. 1002, 1003. | 2025-07-09 | 2025-07-16 | 7 | 20.7 | 23.7 | 114.5 | PLACA | 23.85 | 2 | 114.493
23472 - TERRA (MANAZANA 4) | PL - 1155 | Outinord IND 1" | Placa entrepiso torre 1, eje 1 al 7 entre F - J, Apt. 1002, 1003. | 2025-07-09 | 2025-07-16 | 7 | 20.7 | 24 | 115.9 | PLACA | 23.85 | 2 | 115.942
23472 - TERRA (MANAZANA 4) | PL-1157 | Outinord IND 1" | Placa entrepiso torre 1 eje 13 al 19 entre A - E apto 1108, 1109 | 2025-07-10 | 2025-07-17 | 7 | 20.7 | 19.5 | 94.2 | PLACA | 19.65 | 2 | 94.203
23472 - TERRA (MANAZANA 4) | PL-1157 | Outinord IND 1" | Placa entrepiso torre 1 eje 13 al 19 entre A - E apto 1108, 1109 | 2025-07-10 | 2025-07-17 | 7 | 20.7 | 19.8 | 95.7 | PLACA | 19.65 | 2 | 95.652
23472 - TERRA (MANAZANA 4) | PL - 1147 | Outinord IND 1" | Placa Entrepiso Torre 1 Eje 7 al 13 entre A - E Apt 1008, 1009 | 2025-07-07 | 2025-07-14 | 7 | 20.7 | 17.7 | 85.5 | PLACA | 17.75 | 2 | 85.507
23472 - TERRA (MANAZANA 4) | PL - 1147 | Outinord IND 1" | Placa Entrepiso Torre 1 Eje 7 al 13 entre A - E Apt 1008, 1009 | 2025-07-07 | 2025-07-14 | 7 | 20.7 | 17.8 | 86 | PLACA | 17.75 | 2 | 85.99
23472 - TERRA (MANAZANA 4) | PL - 1151 | Outinord Ind 1" | Placa Entrepiso Torre 1 eje 1 al 7 entre A - E Apt 1004, 1005 y Escalera eje 1 al 2 entre D - E Costado occidental piso 6 al 7 | 2025-07-08 | 2025-07-15 | 7 | 20.7 | 19.5 | 94.2 | PLACA | 19.45 | 2 | 94.203
23472 - TERRA (MANAZANA 4) | PL - 1151 | Outinord Ind 1" | Placa Entrepiso Torre 1 eje 1 al 7 entre A - E Apt 1004, 1005 y Escalera eje 1 al 2 entre D - E Costado occidental piso 6 al 7 | 2025-07-08 | 2025-07-15 | 7 | 20.7 | 19.4 | 93.7 | PLACA | 19.45 | 2 | 93.72
23472 - TERRA (MANAZANA 4) | PL-1145 | Outinord IND | Placa entrepiso eje 7 al 13 entre A-E apto 1006, 1007 torre 1 | 2025-07-05 | 2025-07-12 | 7 | 20.7 | 20.5 | 99 | PLACA | 20.5 | 2 | 99.034
23472 - TERRA (MANAZANA 4) | PL-1145 | Outinord IND | Placa entrepiso eje 7 al 13 entre A-E apto 1006, 1007 torre 1 | 2025-07-05 | 2025-07-12 | 7 | 20.7 | 20.5 | 99 | PLACA | 20.5 | 2 | 99.034
23472 - TERRA (MANAZANA 4) | PL-1143 | Outinord IND 1" | Placa entrepiso torre 1 eje 13 al 19 entre F-J apto 1010, 1011 y escalera costado oriental piso 6 a piso 7 eje 17 al 19 entre D-G | 2025-07-04 | 2025-07-11 | 7 | 20.7 | 19 | 91.8 | PLACA | 18.6 | 2 | 91.787
23472 - TERRA (MANAZANA 4) | PL-1143 | Outinord IND 1" | Placa entrepiso torre 1 eje 13 al 19 entre F-J apto 1010, 1011 y escalera costado oriental piso 6 a piso 7 eje 17 al 19 entre D-G | 2025-07-04 | 2025-07-11 | 7 | 20.7 | 18.2 | 87.9 | PLACA | 18.6 | 2 | 87.923
23472 - TERRA (MANAZANA 4) | PL-1253 | Outinord IND 1" | Placa entrepiso Torre 1 eje 1 al 5 entre A-E Apt 1704, 1705 y escalera eje 1 al 2 entre D-G costado occidental piso 14 al piso 15 | 2025-09-04 | 2025-09-11 | 7 | 20.6 | 22.9 | 111.2 | PLACA | 22.65 | 2 | 111.165
23472 - TERRA (MANAZANA 4) | PL-1253 | Outinord IND 1" | Placa entrepiso Torre 1 eje 1 al 5 entre A-E Apt 1704, 1705 y escalera eje 1 al 2 entre D-G costado occidental piso 14 al piso 15 | 2025-09-04 | 2025-09-11 | 7 | 20.6 | 22.4 | 108.7 | PLACA | 22.65 | 2 | 108.738
23472 - TERRA (MANAZANA 4) | PL-1251 | Outinord IND 1" | Placa entrepiso Torre 1 eje 7 al 13 entre F-J Apt 1701, 1712 | 2025-09-03 | 2025-09-10 | 7 | 20.6 | 22.1 | 107.3 | PLACA | 22 | 2 | 107.282
23472 - TERRA (MANAZANA 4) | PL-1251 | Outinord IND 1" | Placa entrepiso Torre 1 eje 7 al 13 entre F-J Apt 1701, 1712 | 2025-09-03 | 2025-09-10 | 7 | 20.6 | 21.9 | 106.3 | PLACA | 22 | 2 | 106.311
23472 - TERRA (MANAZANA 4) | PL-1206 | Outinord IND 1" | Placa entre piso torre 1 eje 13 al 19 entre F-J Apto 1410-1411 | 2025-08-05 | 2025-08-12 | 7 | 20.6 | 18.5 | 89.8 | PLACA | 18.2 | 2 | 89.806
23472 - TERRA (MANAZANA 4) | PL-1206 | Outinord IND 1" | Placa entre piso torre 1 eje 13 al 19 entre F-J Apto 1410-1411 | 2025-08-05 | 2025-08-12 | 7 | 20.6 | 17.9 | 86.9 | PLACA | 18.2 | 2 | 86.893
23472 - TERRA (MANAZANA 4) | PL-1204 | Outinord IND 1" | Placa entrepiso torre 1 eje 13 al 19 entre A-E Apt 1408, 1409 y escalera eje 17 al 19 entre D-G costado oriental piso 10 al piso 11 | 2025-08-04 | 2025-08-11 | 7 | 20.6 | 17.9 | 86.9 | PLACA | 17.65 | 2 | 86.893
23472 - TERRA (MANAZANA 4) | PL-1204 | Outinord IND 1" | Placa entrepiso torre 1 eje 13 al 19 entre A-E Apt 1408, 1409 y escalera eje 17 al 19 entre D-G costado oriental piso 10 al piso 11 | 2025-08-04 | 2025-08-11 | 7 | 20.6 | 17.4 | 84.5 | PLACA | 17.65 | 2 | 84.466
23472 - TERRA (MANAZANA 4) | G-107 | No especificado | Grouting cubierta torre 2 eje 1 al 23 entre J y eje 23 entre A - J y muretes cubierta | 2025-09-08 | 2025-09-15 | 7 | 17.5 | 20.8 | 118.9 |  | 21.2 | 2 | 118.857
23472 - TERRA (MANAZANA 4) | G-107 | No especificado | Grouting cubierta torre 2 eje 1 al 23 entre J y eje 23 entre A - J y muretes cubierta | 2025-09-08 | 2025-09-15 | 7 | 17.5 | 21.6 | 123.4 |  | 21.2 | 2 | 123.429
23472 - TERRA (MANAZANA 4) | G-106 | No especificado | Grouting torre 2 cubierta eje 1 al 23 entre A y eje 1 entre A- J | 2025-09-08 | 2025-09-15 | 7 | 17.5 | 24.4 | 139.4 |  | 23.95 | 2 | 139.429
23472 - TERRA (MANAZANA 4) | G-106 | No especificado | Grouting torre 2 cubierta eje 1 al 23 entre A y eje 1 entre A- J | 2025-09-08 | 2025-09-15 | 7 | 17.5 | 23.5 | 134.3 |  | 23.95 | 2 | 134.286
23472 - TERRA (MANAZANA 4) | G-105 | No especificado | Grouting cubierta torre 3 eje 1 al 23 entre J y eje 23 entre A - J y muretes cubierta | 2025-09-08 | 2025-09-15 | 7 | 17.5 | 22.8 | 130.3 |  | 22.95 | 2 | 130.286
23472 - TERRA (MANAZANA 4) | G-105 | No especificado | Grouting cubierta torre 3 eje 1 al 23 entre J y eje 23 entre A - J y muretes cubierta | 2025-09-08 | 2025-09-15 | 7 | 17.5 | 23.1 | 132 |  | 22.95 | 2 | 132
23472 - TERRA (MANAZANA 4) | G-104 | No especificado | Grouting torre 3 cubierta eje 1 al 23 entre A y eje 1 entre A - J | 2025-09-08 | 2025-09-15 | 7 | 17.5 | 24.9 | 142.3 |  | 24.55 | 2 | 142.286
23472 - TERRA (MANAZANA 4) | G-104 | No especificado | Grouting torre 3 cubierta eje 1 al 23 entre A y eje 1 entre A - J | 2025-09-08 | 2025-09-15 | 7 | 17.5 | 24.2 | 138.3 |  | 24.55 | 2 | 138.286
23472 - TERRA (MANAZANA 4) | MP05 | Mortero piso Tequendama | Mortero piso, alistado de cubierta torre 3 eje 1 al 23 A - J | 2025-11-05 | 2025-11-12 | 7 | 14 | 21.5 | 153.6 |  | 21.9 | 2 | 153.571
23472 - TERRA (MANAZANA 4) | MP05 | Mortero piso Tequendama | Mortero piso, alistado de cubierta torre 3 eje 1 al 23 A - J | 2025-11-05 | 2025-11-12 | 7 | 14 | 22.3 | 159.3 |  | 21.9 | 2 | 159.286
23472 - TERRA (MANAZANA 4) | MP03 | No especificado | Mortero Piso Torre 1 eje 1 al 19 entre A - J Piso 2 | 2025-08-19 | 2025-08-26 | 7 | 14 | 9 | 64.3 |  | 9.15 | 2 | 64.286
23472 - TERRA (MANAZANA 4) | MP03 | No especificado | Mortero Piso Torre 1 eje 1 al 19 entre A - J Piso 2 | 2025-08-19 | 2025-08-26 | 7 | 14 | 9.3 | 66.4 |  | 9.15 | 2 | 66.429
23472 - TERRA (MANAZANA 4) | Mp - 02 | No especificado | Muestra mortero piso tequendama 14.0 kg cm2 | 2025-08-15 | 2025-08-22 | 7 | 14 | 17.9 | 127.9 |  | 18.05 | 2 | 127.857
23472 - TERRA (MANAZANA 4) | Mp - 02 | No especificado | Muestra mortero piso tequendama 14.0 kg cm2 | 2025-08-15 | 2025-08-22 | 7 | 14 | 18.2 | 130 |  | 18.05 | 2 | 130
23472 - TERRA (MANAZANA 4) | M - 155 | Mortero de pega | Mampostería torre 1 eje J entre 1 al 19 cubierta | 2026-03-09 | 2026-03-16 | 7 | 12.5 | 13.4 | 107.2 |  | 13.2 | 2 | 107.2
23472 - TERRA (MANAZANA 4) | M - 155 | Mortero de pega | Mampostería torre 1 eje J entre 1 al 19 cubierta | 2026-03-09 | 2026-03-16 | 7 | 12.5 | 13 | 104 |  | 13.2 | 2 | 104
23472 - TERRA (MANAZANA 4) | M - 154 | Mortero de pega | Mampostería Torre 1 eje A entre 1 al 19 cubierta | 2026-03-09 | 2026-03-16 | 7 | 12.5 | 14.4 | 115.2 |  | 14.1 | 2 | 115.2
23472 - TERRA (MANAZANA 4) | M - 154 | Mortero de pega | Mampostería Torre 1 eje A entre 1 al 19 cubierta | 2026-03-09 | 2026-03-16 | 7 | 12.5 | 13.8 | 110.4 |  | 14.1 | 2 | 110.4
23472 - TERRA (MANAZANA 4) | G - 151 | No Especificado | Grouting torre 1 eje J entre 1 al 19 apt 2401, 2402, 2403, 2410, 2411, 2412 | 2026-02-16 | 2026-02-23 | 7 | 12.5 | 22.7 | 181.6 |  | 22.35 | 2 | 181.6
23472 - TERRA (MANAZANA 4) | G - 151 | No Especificado | Grouting torre 1 eje J entre 1 al 19 apt 2401, 2402, 2403, 2410, 2411, 2412 | 2026-02-16 | 2026-02-23 | 7 | 12.5 | 22 | 176 |  | 22.35 | 2 | 176
23472 - TERRA (MANAZANA 4) | G - 150 | No Especificado | Grouting torre 1 eje A entre 1 al 19 apt 2404, 2405, 2406, 2407, 2408, 2409 | 2026-02-16 | 2026-02-23 | 7 | 12.5 | 18.7 | 149.6 |  | 18.45 | 2 | 149.6
23472 - TERRA (MANAZANA 4) | G - 150 | No Especificado | Grouting torre 1 eje A entre 1 al 19 apt 2404, 2405, 2406, 2407, 2408, 2409 | 2026-02-16 | 2026-02-23 | 7 | 12.5 | 18.2 | 145.6 |  | 18.45 | 2 | 145.6
23472 - TERRA (MANAZANA 4) | G - 149 | No Especificado | Grouting torre 1 eje J entre 1 al 19 apt 2301, 2302, 2303, 2310, 2311, 2312 | 2026-02-16 | 2026-02-23 | 7 | 12.5 | 20.2 | 161.6 |  | 19.85 | 2 | 161.6
23472 - TERRA (MANAZANA 4) | G - 149 | No Especificado | Grouting torre 1 eje J entre 1 al 19 apt 2301, 2302, 2303, 2310, 2311, 2312 | 2026-02-16 | 2026-02-23 | 7 | 12.5 | 19.5 | 156 |  | 19.85 | 2 | 156
23472 - TERRA (MANAZANA 4) | G - 148 | No Especificado | Grouting torre 1 eje A entre 1 al 19 apt 2304, 2305, 2306, 2307, 2308, 2309 | 2026-02-16 | 2026-02-23 | 7 | 12.5 | 20.9 | 167.2 |  | 21.05 | 2 | 167.2
23472 - TERRA (MANAZANA 4) | G - 148 | No Especificado | Grouting torre 1 eje A entre 1 al 19 apt 2304, 2305, 2306, 2307, 2308, 2309 | 2026-02-16 | 2026-02-23 | 7 | 12.5 | 21.2 | 169.6 |  | 21.05 | 2 | 169.6
23472 - TERRA (MANAZANA 4) | G - 147 | No especificado | Grouting Torre 1 eje J entre 1 al 19 apt 2201, 2202, 2203, 2210, 2211, 2212 | 2026-02-11 | 2026-02-18 | 7 | 12.5 | 22.3 | 178.4 |  | 22.15 | 2 | 178.4
23472 - TERRA (MANAZANA 4) | G - 147 | No especificado | Grouting Torre 1 eje J entre 1 al 19 apt 2201, 2202, 2203, 2210, 2211, 2212 | 2026-02-11 | 2026-02-18 | 7 | 12.5 | 22 | 176 |  | 22.15 | 2 | 176
23472 - TERRA (MANAZANA 4) | G - 146 | No especificado | Grouting Torre 1 eje A entre 1 al 19 apto 2204, 2205, 2206, 2207, 2208, 2209 | 2026-02-11 | 2026-02-18 | 7 | 12.5 | 22.7 | 181.6 |  | 23.05 | 2 | 181.6
23472 - TERRA (MANAZANA 4) | G - 146 | No especificado | Grouting Torre 1 eje A entre 1 al 19 apto 2204, 2205, 2206, 2207, 2208, 2209 | 2026-02-11 | 2026-02-18 | 7 | 12.5 | 23.4 | 187.2 |  | 23.05 | 2 | 187.2
23472 - TERRA (MANAZANA 4) | G - 145 | No especificado | Grouting Torre 1 eje J entre 1 al 19 apt 2101, 2102, 2103, 2110, 2111, 2112 | 2026-02-11 | 2026-02-18 | 7 | 12.5 | 18.6 | 148.8 |  | 18.7 | 2 | 148.8
23472 - TERRA (MANAZANA 4) | G - 145 | No especificado | Grouting Torre 1 eje J entre 1 al 19 apt 2101, 2102, 2103, 2110, 2111, 2112 | 2026-02-11 | 2026-02-18 | 7 | 12.5 | 18.8 | 150.4 |  | 18.7 | 2 | 150.4
23472 - TERRA (MANAZANA 4) | G - 144 | No especificado | Grouting Torre 1 eje A entre 1 al 19 apt 2104, 2105, 2106, 2107, 2108, 2109 y fachada costado occidental piso 23 al piso 24 | 2026-02-11 | 2026-02-18 | 7 | 12.5 | 19.1 | 152.8 |  | 18.85 | 2 | 152.8
23472 - TERRA (MANAZANA 4) | G - 144 | No especificado | Grouting Torre 1 eje A entre 1 al 19 apt 2104, 2105, 2106, 2107, 2108, 2109 y fachada costado occidental piso 23 al piso 24 | 2026-02-11 | 2026-02-18 | 7 | 12.5 | 18.6 | 148.8 |  | 18.85 | 2 | 148.8
23472 - TERRA (MANAZANA 4) | G-141 | No especificado | Grouting torre 1 eje J entre 1 al 19 apt 1901,1902,1903,1910,1911,1912 y fachada costado occidental piso 17 al piso 18 | 2026-01-13 | 2026-01-20 | 7 | 12.5 | 13.4 | 107.2 |  | 13.35 | 2 | 107.2
23472 - TERRA (MANAZANA 4) | G-141 | No especificado | Grouting torre 1 eje J entre 1 al 19 apt 1901,1902,1903,1910,1911,1912 y fachada costado occidental piso 17 al piso 18 | 2026-01-13 | 2026-01-20 | 7 | 12.5 | 13.3 | 106.4 |  | 13.35 | 2 | 106.4
23472 - TERRA (MANAZANA 4) | G-140 | No especificado | Grouting eje A entre 1 al 19 apt 1904,1905,1906,1907,1908,1909 y fachada costado occidental piso 15 al piso 16 torre 1 | 2026-01-13 | 2026-01-20 | 7 | 12.5 | 10.1 | 80.8 |  | 9.95 | 2 | 80.8
23472 - TERRA (MANAZANA 4) | G-140 | No especificado | Grouting eje A entre 1 al 19 apt 1904,1905,1906,1907,1908,1909 y fachada costado occidental piso 15 al piso 16 torre 1 | 2026-01-13 | 2026-01-20 | 7 | 12.5 | 9.8 | 78.4 |  | 9.95 | 2 | 78.4
23472 - TERRA (MANAZANA 4) | G-143 | No especificado | Grouting torre 1 eje J entre 1 al 19 apt 2001,2002,2003,210,2011,2012 y fachada costado occidental piso 21 y piso 22 | 2026-01-13 | 2026-01-20 | 7 | 12.5 | 12 | 96 |  | 11.85 | 2 | 96
23472 - TERRA (MANAZANA 4) | G-143 | No especificado | Grouting torre 1 eje J entre 1 al 19 apt 2001,2002,2003,210,2011,2012 y fachada costado occidental piso 21 y piso 22 | 2026-01-13 | 2026-01-20 | 7 | 12.5 | 11.7 | 93.6 |  | 11.85 | 2 | 93.6
23472 - TERRA (MANAZANA 4) | G-142 | No especificado | Grouting torre 1 eje A entre 1 al 19 apt 2004,2005,2006,2007,2008,2009 y fachada costado occidental piso 19 y piso 20 | 2026-01-13 | 2026-01-20 | 7 | 12.5 | 12.4 | 99.2 |  | 12.25 | 2 | 99.2
23472 - TERRA (MANAZANA 4) | G-142 | No especificado | Grouting torre 1 eje A entre 1 al 19 apt 2004,2005,2006,2007,2008,2009 y fachada costado occidental piso 19 y piso 20 | 2026-01-13 | 2026-01-20 | 7 | 12.5 | 12.1 | 96.8 |  | 12.25 | 2 | 96.8
23472 - TERRA (MANAZANA 4) | G - 138 | No especificado | Grouting torre 1 eje A entre 1 al 19 apt 1804, 1805, 1806, 1807, 1808, 1809 y fachada costado occidental piso 11 y piso 12 | 2025-12-12 | 2025-12-19 | 7 | 12.5 | 22.5 | 180 |  | 22.15 | 2 | 180
23472 - TERRA (MANAZANA 4) | G - 138 | No especificado | Grouting torre 1 eje A entre 1 al 19 apt 1804, 1805, 1806, 1807, 1808, 1809 y fachada costado occidental piso 11 y piso 12 | 2025-12-12 | 2025-12-19 | 7 | 12.5 | 21.8 | 174.4 |  | 22.15 | 2 | 174.4
23472 - TERRA (MANAZANA 4) | G - 137 | No especificado | Grouting torre 1 eje J entre 1 al 19 apt 1701, 1702, 1703, 1710, 1711, 1712 y fachada costado occidental piso 9 al piso 10 y muretes piso 15 al piso 20 | 2025-12-12 | 2025-12-19 | 7 | 12.5 | 21.6 | 172.8 |  | 21.85 | 2 | 172.8
23472 - TERRA (MANAZANA 4) | G - 137 | No especificado | Grouting torre 1 eje J entre 1 al 19 apt 1701, 1702, 1703, 1710, 1711, 1712 y fachada costado occidental piso 9 al piso 10 y muretes piso 15 al piso 20 | 2025-12-12 | 2025-12-19 | 7 | 12.5 | 22.1 | 176.8 |  | 21.85 | 2 | 176.8
23472 - TERRA (MANAZANA 4) | G - 136 | No especificado | Grouting torre 1 eje A entre 1 al 19 apt 1704, 1705, 1706, 1707, 1708, 1709 y fachada costado occidental piso 7 y piso 8 | 2025-12-12 | 2025-12-19 | 7 | 12.5 | 24.3 | 194.4 |  | 23.85 | 2 | 194.4
23472 - TERRA (MANAZANA 4) | G - 136 | No especificado | Grouting torre 1 eje A entre 1 al 19 apt 1704, 1705, 1706, 1707, 1708, 1709 y fachada costado occidental piso 7 y piso 8 | 2025-12-12 | 2025-12-19 | 7 | 12.5 | 23.4 | 187.2 |  | 23.85 | 2 | 187.2
23472 - TERRA (MANAZANA 4) | G - 139 | Grouting | Grouting torre 1 eje J entre 1 al 19 apto 1801, 1802, 1803, 1810, 1811, 1812 y fachada costado occidental piso 13 al piso 14 y muretes piso 20 al piso 24 | 2025-12-12 | 2025-12-19 | 7 | 12.5 | 20.3 | 162.4 |  | 20.55 | 2 | 162.4
23472 - TERRA (MANAZANA 4) | G - 139 | Grouting | Grouting torre 1 eje J entre 1 al 19 apto 1801, 1802, 1803, 1810, 1811, 1812 y fachada costado occidental piso 13 al piso 14 y muretes piso 20 al piso 24 | 2025-12-12 | 2025-12-19 | 7 | 12.5 | 20.8 | 166.4 |  | 20.55 | 2 | 166.4
23472 - TERRA (MANAZANA 4) | G - 135 | No especificado | Grouting torre 1 eje A entre 1 al 19 apt 1601, 1602, 1603, 1610, 1611, 1612 | 2025-11-12 | 2025-11-19 | 7 | 12.5 | 21.8 | 174.4 |  | 21.6 | 2 | 174.4
23472 - TERRA (MANAZANA 4) | G - 135 | No especificado | Grouting torre 1 eje A entre 1 al 19 apt 1601, 1602, 1603, 1610, 1611, 1612 | 2025-11-12 | 2025-11-19 | 7 | 12.5 | 21.4 | 171.2 |  | 21.6 | 2 | 171.2
23472 - TERRA (MANAZANA 4) | G - 134 | No especificado | Grouting torre 1 eje A entre 1 al 19 apt 1604, 1605, 1606, 1607, 1608, 1609 | 2025-11-12 | 2025-11-19 | 7 | 12.5 | 19.3 | 154.4 |  | 19.25 | 2 | 154.4
23472 - TERRA (MANAZANA 4) | G - 134 | No especificado | Grouting torre 1 eje A entre 1 al 19 apt 1604, 1605, 1606, 1607, 1608, 1609 | 2025-11-12 | 2025-11-19 | 7 | 12.5 | 19.2 | 153.6 |  | 19.25 | 2 | 153.6
23472 - TERRA (MANAZANA 4) | G - 133 | No especificado | Grouting torre 1 eje A entre 1 al 19 apt 1504, 1505, 1506, 1507, 1508, 1509 | 2025-11-12 | 2025-11-19 | 7 | 12.5 | 18.9 | 151.2 |  | 18.75 | 2 | 151.2
23472 - TERRA (MANAZANA 4) | G - 133 | No especificado | Grouting torre 1 eje A entre 1 al 19 apt 1504, 1505, 1506, 1507, 1508, 1509 | 2025-11-12 | 2025-11-19 | 7 | 12.5 | 18.6 | 148.8 |  | 18.75 | 2 | 148.8
23472 - TERRA (MANAZANA 4) | G - 132 | No especificado | Salón comunal eje A al A’ entre 1 al 8 piso 4 y 5 y eje 1 entre A - C piso 4 y piso 5 | 2025-11-12 | 2025-11-19 | 7 | 12.5 | 18.9 | 151.2 |  | 18.5 | 2 | 151.2
23472 - TERRA (MANAZANA 4) | G - 132 | No especificado | Salón comunal eje A al A’ entre 1 al 8 piso 4 y 5 y eje 1 entre A - C piso 4 y piso 5 | 2025-11-12 | 2025-11-19 | 7 | 12.5 | 18.1 | 144.8 |  | 18.5 | 2 | 144.8
23472 - TERRA (MANAZANA 4) | MP06 | Mortero piso Tequendama | Mortero piso torre 1 eje 1 al 19 entre A - J piso 1 al piso 8 | 2025-11-05 | 2025-11-12 | 7 | 12.5 | 17.5 | 140 |  | 17.4 | 2 | 140
23472 - TERRA (MANAZANA 4) | MP06 | Mortero piso Tequendama | Mortero piso torre 1 eje 1 al 19 entre A - J piso 1 al piso 8 | 2025-11-05 | 2025-11-12 | 7 | 12.5 | 17.3 | 138.4 |  | 17.4 | 2 | 138.4
23472 - TERRA (MANAZANA 4) | G 130 | No Especificado | Grouting torre 1 eje J entre 1 al 19 aptos 1401, 1402, 1403, 1410, 1411, 1412 y fachada costado occidental piso 3 y 4 y muretes piso 5 al 10 | 2025-10-23 | 2025-10-30 | 7 | 12.5 | 22.2 | 177.6 |  | 22.35 | 2 | 177.6
23472 - TERRA (MANAZANA 4) | G 130 | No Especificado | Grouting torre 1 eje J entre 1 al 19 aptos 1401, 1402, 1403, 1410, 1411, 1412 y fachada costado occidental piso 3 y 4 y muretes piso 5 al 10 | 2025-10-23 | 2025-10-30 | 7 | 12.5 | 22.5 | 180 |  | 22.35 | 2 | 180
23472 - TERRA (MANAZANA 4) | G - 129 | No Especificado | Grouting torre 1 eje A entre 1 al 19 aptos 1404, 1405, 1406, 1407, 1408, 1409, y fachada costado occidental piso 1 y 2 | 2025-10-23 | 2025-10-30 | 7 | 12.5 | 23.3 | 186.4 |  | 23.15 | 2 | 186.4
23472 - TERRA (MANAZANA 4) | G - 129 | No Especificado | Grouting torre 1 eje A entre 1 al 19 aptos 1404, 1405, 1406, 1407, 1408, 1409, y fachada costado occidental piso 1 y 2 | 2025-10-23 | 2025-10-30 | 7 | 12.5 | 23 | 184 |  | 23.15 | 2 | 184
23472 - TERRA (MANAZANA 4) | G - 128 | No Especificado | Grouting salón comunal eje A al A’ entre 1 al 8 piso 1, 2 y 3 y eje 1 entre A – C piso 1, 2 y 3 y muretes bloque y ladrillo y los muretes bloque son de torre 1 de la mampostería interna | 2025-10-23 | 2025-10-30 | 7 | 12.5 | 23.4 | 187.2 |  | 23.65 | 2 | 187.2
23472 - TERRA (MANAZANA 4) | G - 128 | No Especificado | Grouting salón comunal eje A al A’ entre 1 al 8 piso 1, 2 y 3 y eje 1 entre A – C piso 1, 2 y 3 y muretes bloque y ladrillo y los muretes bloque son de torre 1 de la mampostería interna | 2025-10-23 | 2025-10-30 | 7 | 12.5 | 23.9 | 191.2 |  | 23.65 | 2 | 191.2
23472 - TERRA (MANAZANA 4) | G - 131 | No Especificado | Grouting eje J entre 1 al 19, torre 1 aptos 1501, 1502, 1503, 1510, 1511, 1512 y fachada costado occidental piso 5 y 6 y muretes piso 10 al piso 15 | 2025-10-23 | 2025-10-30 | 7 | 12.5 | 22.2 | 177.6 |  | 22.35 | 2 | 177.6
23472 - TERRA (MANAZANA 4) | G - 131 | No Especificado | Grouting eje J entre 1 al 19, torre 1 aptos 1501, 1502, 1503, 1510, 1511, 1512 y fachada costado occidental piso 5 y 6 y muretes piso 10 al piso 15 | 2025-10-23 | 2025-10-30 | 7 | 12.5 | 22.5 | 180 |  | 22.35 | 2 | 180
23472 - TERRA (MANAZANA 4) | G - 127 | No específicado | Grouting torre 1 eje J entre 1 al 19, apt 1301, 1302, 1303, 1310, 1311,1312 | 2025-10-10 | 2025-10-17 | 7 | 12.5 | 20.5 | 164 |  | 20.15 | 2 | 164
23472 - TERRA (MANAZANA 4) | G - 127 | No específicado | Grouting torre 1 eje J entre 1 al 19, apt 1301, 1302, 1303, 1310, 1311,1312 | 2025-10-10 | 2025-10-17 | 7 | 12.5 | 19.8 | 158.4 |  | 20.15 | 2 | 158.4
23472 - TERRA (MANAZANA 4) | G - 126 | No específicado | Grouting torre 1 eje A entre 1 al 19, apt 1304, 1305, 1306, 1307, 1308, 1309 | 2025-10-10 | 2025-10-17 | 7 | 12.5 | 19.9 | 159.2 |  | 20.1 | 2 | 159.2
23472 - TERRA (MANAZANA 4) | G - 126 | No específicado | Grouting torre 1 eje A entre 1 al 19, apt 1304, 1305, 1306, 1307, 1308, 1309 | 2025-10-10 | 2025-10-17 | 7 | 12.5 | 20.3 | 162.4 |  | 20.1 | 2 | 162.4
23472 - TERRA (MANAZANA 4) | G - 125 | Grouting | Grouting torre 1 eje J entre 1 al 19, apt 1201, 1202, 1203, 1210, 1211, 1212 | 2025-10-10 | 2025-10-17 | 7 | 12.5 | 19.9 | 159.2 |  | 19.45 | 2 | 159.2
23472 - TERRA (MANAZANA 4) | G - 125 | Grouting | Grouting torre 1 eje J entre 1 al 19, apt 1201, 1202, 1203, 1210, 1211, 1212 | 2025-10-10 | 2025-10-17 | 7 | 12.5 | 19 | 152 |  | 19.45 | 2 | 152
23472 - TERRA (MANAZANA 4) | G - 124 | Grouting | Grouting torre 1 eje A entre 1 al 19, apt 1204, 1205, 1206, 1207, 1208, 1209 | 2025-10-10 | 2025-10-17 | 7 | 12.5 | 21 | 168 |  | 21.2 | 2 | 168
23472 - TERRA (MANAZANA 4) | G - 124 | Grouting | Grouting torre 1 eje A entre 1 al 19, apt 1204, 1205, 1206, 1207, 1208, 1209 | 2025-10-10 | 2025-10-17 | 7 | 12.5 | 21.4 | 171.2 |  | 21.2 | 2 | 171.2
23472 - TERRA (MANAZANA 4) | G - 123 | No especificado | Grouting torre 1 eje J entre 1 al 19 apto 1101, 1102, 1103, 1110, 1111, 1112 | 2025-09-29 | 2025-10-06 | 7 | 12.5 | 18.2 | 145.6 |  | 17.9 | 2 | 145.6
23472 - TERRA (MANAZANA 4) | G - 123 | No especificado | Grouting torre 1 eje J entre 1 al 19 apto 1101, 1102, 1103, 1110, 1111, 1112 | 2025-09-29 | 2025-10-06 | 7 | 12.5 | 17.6 | 140.8 |  | 17.9 | 2 | 140.8
23472 - TERRA (MANAZANA 4) | G - 122 | No especificado | Grouting torre 1 eje A entre 1 al 19 apto 1104, 1105, 1106, 1107, 1108, 1109 | 2025-09-29 | 2025-10-06 | 7 | 12.5 | 18.4 | 147.2 |  | 18.55 | 2 | 147.2
23472 - TERRA (MANAZANA 4) | G - 122 | No especificado | Grouting torre 1 eje A entre 1 al 19 apto 1104, 1105, 1106, 1107, 1108, 1109 | 2025-09-29 | 2025-10-06 | 7 | 12.5 | 18.7 | 149.6 |  | 18.55 | 2 | 149.6
23472 - TERRA (MANAZANA 4) | G - 121 | No especificado | Grouting torre 1 eje J entre 1 al 19 apto 1001, 1002, 1003, 1010, 1011, 1012 | 2025-09-29 | 2025-10-06 | 7 | 12.5 | 18.5 | 148 |  | 18.45 | 2 | 148
23472 - TERRA (MANAZANA 4) | G - 121 | No especificado | Grouting torre 1 eje J entre 1 al 19 apto 1001, 1002, 1003, 1010, 1011, 1012 | 2025-09-29 | 2025-10-06 | 7 | 12.5 | 18.4 | 147.2 |  | 18.45 | 2 | 147.2
23472 - TERRA (MANAZANA 4) | G - 120 | No especificado | Grouting torre 1 eje A entre 1 al 19 apto 1004, 1005, 1006, 1007, 1008, 1009 | 2025-09-29 | 2025-10-06 | 7 | 12.5 | 17.9 | 143.2 |  | 18.05 | 2 | 143.2
23472 - TERRA (MANAZANA 4) | G - 120 | No especificado | Grouting torre 1 eje A entre 1 al 19 apto 1004, 1005, 1006, 1007, 1008, 1009 | 2025-09-29 | 2025-10-06 | 7 | 12.5 | 18.2 | 145.6 |  | 18.05 | 2 | 145.6
23472 - TERRA (MANAZANA 4) | G - 119 | No especificado | Grouting torre 1 eje J entre 1 al 19 apt 901 , 902, 903, 910, 911, 912 | 2025-09-24 | 2025-10-01 | 7 | 12.5 | 21.9 | 175.2 |  | 22.05 | 2 | 175.2
23472 - TERRA (MANAZANA 4) | G - 119 | No especificado | Grouting torre 1 eje J entre 1 al 19 apt 901 , 902, 903, 910, 911, 912 | 2025-09-24 | 2025-10-01 | 7 | 12.5 | 22.2 | 177.6 |  | 22.05 | 2 | 177.6
23472 - TERRA (MANAZANA 4) | G - 118 | No especificado | Grouting torre 1 eje A entre 1 al 19 apt 904 , 905, 906, 907, 908, 909 | 2025-09-24 | 2025-10-01 | 7 | 12.5 | 22.1 | 176.8 |  | 22.3 | 2 | 176.8
23472 - TERRA (MANAZANA 4) | G - 118 | No especificado | Grouting torre 1 eje A entre 1 al 19 apt 904 , 905, 906, 907, 908, 909 | 2025-09-24 | 2025-10-01 | 7 | 12.5 | 22.5 | 180 |  | 22.3 | 2 | 180
23472 - TERRA (MANAZANA 4) | G - 117 | No especificado | Grouting torre 1 eje J entre 1 al 19 apt 801 , 802 , 803 , 810 , 811 , 812 | 2025-09-24 | 2025-10-01 | 7 | 12.5 | 21 | 168 |  | 21.2 | 2 | 168
23472 - TERRA (MANAZANA 4) | G - 117 | No especificado | Grouting torre 1 eje J entre 1 al 19 apt 801 , 802 , 803 , 810 , 811 , 812 | 2025-09-24 | 2025-10-01 | 7 | 12.5 | 21.4 | 171.2 |  | 21.2 | 2 | 171.2
23472 - TERRA (MANAZANA 4) | G - 116 | No especificado | Grouting torre 1 eje A entre 1 al 19 apt 804,805,806,807,808,809 | 2025-09-24 | 2025-10-01 | 7 | 12.5 | 22 | 176 |  | 22.1 | 2 | 176
23472 - TERRA (MANAZANA 4) | G - 116 | No especificado | Grouting torre 1 eje A entre 1 al 19 apt 804,805,806,807,808,809 | 2025-09-24 | 2025-10-01 | 7 | 12.5 | 22.2 | 177.6 |  | 22.1 | 2 | 177.6
23472 - TERRA (MANAZANA 4) | G - 115 | No especificado | Grouting torre 1 eje J entre 1 al 19 apt 701, 702, 703, 710, 711, 712 | 2025-09-16 | 2025-09-23 | 7 | 12.5 | 17.4 | 139.2 |  | 17.05 | 2 | 139.2
23472 - TERRA (MANAZANA 4) | G - 115 | No especificado | Grouting torre 1 eje J entre 1 al 19 apt 701, 702, 703, 710, 711, 712 | 2025-09-16 | 2025-09-23 | 7 | 12.5 | 16.7 | 133.6 |  | 17.05 | 2 | 133.6
23472 - TERRA (MANAZANA 4) | G - 114 | No especificado | Grouting torre 1 eje A entre 1 al 19 apt 704, 705, 706, 707, 708, 709 | 2025-09-16 | 2025-09-23 | 7 | 12.5 | 16.4 | 131.2 |  | 16.55 | 2 | 131.2
23472 - TERRA (MANAZANA 4) | G - 114 | No especificado | Grouting torre 1 eje A entre 1 al 19 apt 704, 705, 706, 707, 708, 709 | 2025-09-16 | 2025-09-23 | 7 | 12.5 | 16.7 | 133.6 |  | 16.55 | 2 | 133.6
23472 - TERRA (MANAZANA 4) | G - 113 | No especificado | Grouting torre 1 eje J entre 1 al 19 apt 601, 602, 603, 610, 611, 612 | 2025-09-16 | 2025-09-23 | 7 | 12.5 | 15.6 | 124.8 |  | 15.25 | 2 | 124.8
23472 - TERRA (MANAZANA 4) | G - 113 | No especificado | Grouting torre 1 eje J entre 1 al 19 apt 601, 602, 603, 610, 611, 612 | 2025-09-16 | 2025-09-23 | 7 | 12.5 | 14.9 | 119.2 |  | 15.25 | 2 | 119.2
23472 - TERRA (MANAZANA 4) | G - 112 | No especificado | Grouting torre 1 eje A entre 1 al 19 apt 604, 605, 606, 607, 608, 609 | 2025-09-16 | 2025-09-23 | 7 | 12.5 | 16 | 128 |  | 15.8 | 2 | 128
23472 - TERRA (MANAZANA 4) | G - 112 | No especificado | Grouting torre 1 eje A entre 1 al 19 apt 604, 605, 606, 607, 608, 609 | 2025-09-16 | 2025-09-23 | 7 | 12.5 | 15.6 | 124.8 |  | 15.8 | 2 | 124.8
23472 - TERRA (MANAZANA 4) | G-111 | No especificado | Grouting torre 1 eje J entre 1 al 19 apt 501,502,503,510,511,512 | 2025-09-13 | 2025-09-20 | 7 | 12.5 | 10.3 | 82.4 |  | 10.15 | 2 | 82.4
23472 - TERRA (MANAZANA 4) | G-111 | No especificado | Grouting torre 1 eje J entre 1 al 19 apt 501,502,503,510,511,512 | 2025-09-13 | 2025-09-20 | 7 | 12.5 | 10 | 80 |  | 10.15 | 2 | 80
23472 - TERRA (MANAZANA 4) | G-110 | No especificado | Grouting torre 1 eje A entre 1 al 19 apt 504,505,506,507,508,509 | 2025-09-13 | 2025-09-20 | 7 | 12.5 | 11.4 | 91.2 |  | 11.2 | 2 | 91.2
23472 - TERRA (MANAZANA 4) | G-110 | No especificado | Grouting torre 1 eje A entre 1 al 19 apt 504,505,506,507,508,509 | 2025-09-13 | 2025-09-20 | 7 | 12.5 | 11 | 88 |  | 11.2 | 2 | 88
23472 - TERRA (MANAZANA 4) | G-109 | No especificado | Grouting torre 1 eje I entre 1 al 19 apt 401,402,403,410,411,412 | 2025-09-13 | 2025-09-20 | 7 | 12.5 | 21.3 | 170.4 |  | 20.85 | 2 | 170.4
23472 - TERRA (MANAZANA 4) | G-109 | No especificado | Grouting torre 1 eje I entre 1 al 19 apt 401,402,403,410,411,412 | 2025-09-13 | 2025-09-20 | 7 | 12.5 | 20.4 | 163.2 |  | 20.85 | 2 | 163.2
23472 - TERRA (MANAZANA 4) | G-108 | No especificado | Grouting torre 1 eje A entre 1 al 19 apt 404,405,406,407,408,409,y muretes piso 1 al 5 | 2025-09-13 | 2025-09-20 | 7 | 12.5 | 21.1 | 168.8 |  | 21 | 2 | 168.8
23472 - TERRA (MANAZANA 4) | G-108 | No especificado | Grouting torre 1 eje A entre 1 al 19 apt 404,405,406,407,408,409,y muretes piso 1 al 5 | 2025-09-13 | 2025-09-20 | 7 | 12.5 | 20.9 | 167.2 |  | 21 | 2 | 167.2
23472 - TERRA (MANAZANA 4) | G-102 | No especificado | Grouting torre 2 ejes 1 al 23 entre A y J apt 2501-2502-2503-2504-2505-2506-2507-2508-2509-2510-2511-2512 | 2025-09-02 | 2025-09-09 | 7 | 12.5 | 16 | 128 |  | 15.65 | 2 | 128
23472 - TERRA (MANAZANA 4) | G-102 | No especificado | Grouting torre 2 ejes 1 al 23 entre A y J apt 2501-2502-2503-2504-2505-2506-2507-2508-2509-2510-2511-2512 | 2025-09-02 | 2025-09-09 | 7 | 12.5 | 15.3 | 122.4 |  | 15.65 | 2 | 122.4
23472 - TERRA (MANAZANA 4) | G-101 | No especificado | Grouting torre 2 ejes 1 al 23 entre A y J apt 2401-2402-2403-2404-2405-2406-2407-2408-2409-2410-2411-2412 | 2025-09-02 | 2025-09-09 | 7 | 12.5 | 16.2 | 129.6 |  | 16.35 | 2 | 129.6
23472 - TERRA (MANAZANA 4) | G-101 | No especificado | Grouting torre 2 ejes 1 al 23 entre A y J apt 2401-2402-2403-2404-2405-2406-2407-2408-2409-2410-2411-2412 | 2025-09-02 | 2025-09-09 | 7 | 12.5 | 16.5 | 132 |  | 16.35 | 2 | 132
23472 - TERRA (MANAZANA 4) | G-100 | No especificado | Grouting torre 2 ejes 1 al 23 entre A y J apt 2301-2302-2303-2304-2305-2306-2307-2308-2309-2310-2311-2312 | 2025-09-02 | 2025-09-09 | 7 | 12.5 | 16.6 | 132.8 |  | 16.35 | 2 | 132.8
23472 - TERRA (MANAZANA 4) | G-100 | No especificado | Grouting torre 2 ejes 1 al 23 entre A y J apt 2301-2302-2303-2304-2305-2306-2307-2308-2309-2310-2311-2312 | 2025-09-02 | 2025-09-09 | 7 | 12.5 | 16.1 | 128.8 |  | 16.35 | 2 | 128.8
23472 - TERRA (MANAZANA 4) | G-103 | No especificado | Grouting torre 2, eje 1 al 23 entre A y J apt. 2601, 2602, 2603, 2604, 2605, 2606, 2607, 2608, 2609, 2610, 2611, 2612 | 2025-09-02 | 2025-09-09 | 7 | 12.5 | 15.2 | 121.6 |  | 14.95 | 2 | 121.6
23472 - TERRA (MANAZANA 4) | G-103 | No especificado | Grouting torre 2, eje 1 al 23 entre A y J apt. 2601, 2602, 2603, 2604, 2605, 2606, 2607, 2608, 2609, 2610, 2611, 2612 | 2025-09-02 | 2025-09-09 | 7 | 12.5 | 14.7 | 117.6 |  | 14.95 | 2 | 117.6
23472 - TERRA (MANAZANA 4) | M - 109 | No especificado | Mamposteria cubierta torre 2 eje J entre 1 al 20 y eje 23 entre A - J | 2025-09-03 | 2025-09-10 | 7 | 12.5 | 8.9 | 71.2 |  | 8.95 | 2 | 71.2
23472 - TERRA (MANAZANA 4) | M - 109 | No especificado | Mamposteria cubierta torre 2 eje J entre 1 al 20 y eje 23 entre A - J | 2025-09-03 | 2025-09-10 | 7 | 12.5 | 9 | 72 |  | 8.95 | 2 | 72
23472 - TERRA (MANAZANA 4) | M - 108 | No especificado | Mamposteria cubierta torre 2 eje A entre 1 al 23 y eje 1 entre A - J y muretes cubierta | 2025-09-03 | 2025-09-10 | 7 | 12.5 | 9.4 | 75.2 |  | 9.35 | 2 | 75.2
23472 - TERRA (MANAZANA 4) | M - 108 | No especificado | Mamposteria cubierta torre 2 eje A entre 1 al 23 y eje 1 entre A - J y muretes cubierta | 2025-09-03 | 2025-09-10 | 7 | 12.5 | 9.3 | 74.4 |  | 9.35 | 2 | 74.4
23472 - TERRA (MANAZANA 4) | M - 107 | No especificado | Mamposteria cubierta torre 3 eje J entre 1 al 23 y eje 23 entre A - J y muretes cubierta | 2025-09-03 | 2025-09-10 | 7 | 12.5 | 8.9 | 71.2 |  | 8.95 | 2 | 71.2
23472 - TERRA (MANAZANA 4) | M - 107 | No especificado | Mamposteria cubierta torre 3 eje J entre 1 al 23 y eje 23 entre A - J y muretes cubierta | 2025-09-03 | 2025-09-10 | 7 | 12.5 | 9 | 72 |  | 8.95 | 2 | 72
23472 - TERRA (MANAZANA 4) | M - 106 | No especificado | Mamposteria cubierta torre 3 eje 1 al 23 entre A y eje 1 entre A - J | 2025-09-03 | 2025-09-10 | 7 | 12.5 | 10.8 | 86.4 |  | 10.7 | 2 | 86.4
23472 - TERRA (MANAZANA 4) | M - 106 | No especificado | Mamposteria cubierta torre 3 eje 1 al 23 entre A y eje 1 entre A - J | 2025-09-03 | 2025-09-10 | 7 | 12.5 | 10.6 | 84.8 |  | 10.7 | 2 | 84.8
23472 - TERRA (MANAZANA 4) | M - 102 | No especificado | Mampostería torre 2 eje 1 al 23 entre A y J apt 2301, 2302, 2303, 2304, 2305, 2306, 2307, 2308, 2309, 2310, 2311, 2312 | 2025-08-27 | 2025-09-03 | 7 | 12.5 | 9.8 | 78.4 |  | 9.6 | 2 | 78.4
23472 - TERRA (MANAZANA 4) | M - 102 | No especificado | Mampostería torre 2 eje 1 al 23 entre A y J apt 2301, 2302, 2303, 2304, 2305, 2306, 2307, 2308, 2309, 2310, 2311, 2312 | 2025-08-27 | 2025-09-03 | 7 | 12.5 | 9.4 | 75.2 |  | 9.6 | 2 | 75.2
23472 - TERRA (MANAZANA 4) | MP - 04 | No especificado | Cargue de piso torre 1 Tequendama | 2025-08-28 | 2025-09-04 | 7 | 12.5 | 13.6 | 108.8 |  | 13.45 | 2 | 108.8
23472 - TERRA (MANAZANA 4) | MP - 04 | No especificado | Cargue de piso torre 1 Tequendama | 2025-08-28 | 2025-09-04 | 7 | 12.5 | 13.3 | 106.4 |  | 13.45 | 2 | 106.4
23472 - TERRA (MANAZANA 4) | M - 105 | No especificado | Mampostería torre 2 eje 1 al 23 entre A y J Apt 2601 , 2602, 2603, 2604, 2605, 2606, 2607, 2608, 2609, 2610, 2611, 2612 | 2025-08-27 | 2025-09-03 | 7 | 12.5 | 9.6 | 76.8 |  | 9.4 | 2 | 76.8
23472 - TERRA (MANAZANA 4) | M - 105 | No especificado | Mampostería torre 2 eje 1 al 23 entre A y J Apt 2601 , 2602, 2603, 2604, 2605, 2606, 2607, 2608, 2609, 2610, 2611, 2612 | 2025-08-27 | 2025-09-03 | 7 | 12.5 | 9.2 | 73.6 |  | 9.4 | 2 | 73.6
23472 - TERRA (MANAZANA 4) | M - 104 | No especificado | Mampostería torre 2 eje 1 al 23 entre A y J Apt 2501, 2502, 2503, 2504, 2505, 2506, 2507, 2508, 2509, 2510, 2511, 2512 | 2025-08-27 | 2025-09-03 | 7 | 12.5 | 9.3 | 74.4 |  | 9.35 | 2 | 74.4
23472 - TERRA (MANAZANA 4) | M - 104 | No especificado | Mampostería torre 2 eje 1 al 23 entre A y J Apt 2501, 2502, 2503, 2504, 2505, 2506, 2507, 2508, 2509, 2510, 2511, 2512 | 2025-08-27 | 2025-09-03 | 7 | 12.5 | 9.4 | 75.2 |  | 9.35 | 2 | 75.2
23472 - TERRA (MANAZANA 4) | M - 103 | No especificado | Mampostería torre 2 eje 1 al 23 entre A y J Apt 2401 , 2402 , 2403, 2404 , 2405 , 2406 , 2407, 2408, 2409, 2410, 2411, 2412 | 2025-08-27 | 2025-09-03 | 7 | 12.5 | 9.3 | 74.4 |  | 9.1 | 2 | 74.4
23472 - TERRA (MANAZANA 4) | M - 103 | No especificado | Mampostería torre 2 eje 1 al 23 entre A y J Apt 2401 , 2402 , 2403, 2404 , 2405 , 2406 , 2407, 2408, 2409, 2410, 2411, 2412 | 2025-08-27 | 2025-09-03 | 7 | 12.5 | 8.9 | 71.2 |  | 9.1 | 2 | 71.2
23472 - TERRA (MANAZANA 4) | G - 99 | No especificado | Grouting torre 2 eje 1 al 23 entre A y J apt 2201, 2202, 2203, 2204, 2205, 2206, 2207, 2208, 2209, 2210, 2211, 2212 | 2025-08-25 | 2025-09-01 | 7 | 12.5 | 18.3 | 146.4 |  | 17.9 | 2 | 146.4
23472 - TERRA (MANAZANA 4) | G - 99 | No especificado | Grouting torre 2 eje 1 al 23 entre A y J apt 2201, 2202, 2203, 2204, 2205, 2206, 2207, 2208, 2209, 2210, 2211, 2212 | 2025-08-25 | 2025-09-01 | 7 | 12.5 | 17.5 | 140 |  | 17.9 | 2 | 140
23472 - TERRA (MANAZANA 4) | G - 98 | No especificado | Grouting torre 2 eje 1 al 23 entre A y J apt 2101, 2102, 2103, 2104, 2105, 2106, 2107, 2108, 2109, 2110, 2111, 2112 | 2025-08-25 | 2025-09-01 | 7 | 12.5 | 16.7 | 133.6 |  | 16.8 | 2 | 133.6
23472 - TERRA (MANAZANA 4) | G - 98 | No especificado | Grouting torre 2 eje 1 al 23 entre A y J apt 2101, 2102, 2103, 2104, 2105, 2106, 2107, 2108, 2109, 2110, 2111, 2112 | 2025-08-25 | 2025-09-01 | 7 | 12.5 | 16.9 | 135.2 |  | 16.8 | 2 | 135.2
23472 - TERRA (MANAZANA 4) | G - 97 | No especificado | Grouting torre 2 eje 1 al 23 entre A y J apt 2001, 2002, 2003, 2004, 2005, 2006, 2007, 2008, 2009, 2010, 2011, 2012 | 2025-08-25 | 2025-09-01 | 7 | 12.5 | 18.2 | 145.6 |  | 17.85 | 2 | 145.6
23472 - TERRA (MANAZANA 4) | G - 97 | No especificado | Grouting torre 2 eje 1 al 23 entre A y J apt 2001, 2002, 2003, 2004, 2005, 2006, 2007, 2008, 2009, 2010, 2011, 2012 | 2025-08-25 | 2025-09-01 | 7 | 12.5 | 17.5 | 140 |  | 17.85 | 2 | 140
23472 - TERRA (MANAZANA 4) | G - 96 | No especificado | Grouting torre 2 eje 1 al 23 entre A y J apt 1901, 1902, 1903, 1904, 1905, 1906, 1907, 1908, 1909, 1910, 1911, 1912 | 2025-08-25 | 2025-09-01 | 7 | 12.5 | 17.9 | 143.2 |  | 18.35 | 2 | 143.2
23472 - TERRA (MANAZANA 4) | G - 96 | No especificado | Grouting torre 2 eje 1 al 23 entre A y J apt 1901, 1902, 1903, 1904, 1905, 1906, 1907, 1908, 1909, 1910, 1911, 1912 | 2025-08-25 | 2025-09-01 | 7 | 12.5 | 18.8 | 150.4 |  | 18.35 | 2 | 150.4
23472 - TERRA (MANAZANA 4) | M - 96 | No especificado | Muestra de mortero pega tequendama | 2025-08-16 | 2025-08-23 | 7 | 12.5 | 18.5 | 148 |  | 18.6 | 2 | 148
23472 - TERRA (MANAZANA 4) | M - 96 | No especificado | Muestra de mortero pega tequendama | 2025-08-16 | 2025-08-23 | 7 | 12.5 | 18.7 | 149.6 |  | 18.6 | 2 | 149.6
23472 - TERRA (MANAZANA 4) | G-95 | No especificado | GROUTING TORRE 2 EJE AyJ ENTRE 1 AL 23 APT 1801,1802,1803,1804,1805,1806,1807,1808,1809,1810,1811,1812 Y MURETES PISO 20 AL PISO 24 | 2025-08-08 | 2025-08-15 | 7 | 12.5 | 12.2 | 97.6 |  | 11.9 | 2 | 97.6
23472 - TERRA (MANAZANA 4) | G-95 | No especificado | GROUTING TORRE 2 EJE AyJ ENTRE 1 AL 23 APT 1801,1802,1803,1804,1805,1806,1807,1808,1809,1810,1811,1812 Y MURETES PISO 20 AL PISO 24 | 2025-08-08 | 2025-08-15 | 7 | 12.5 | 11.6 | 92.8 |  | 11.9 | 2 | 92.8
23472 - TERRA (MANAZANA 4) | G-94 | No especificado | GROUTING TORRE 2 EJE AyJ ENTRE 1 AL 23 APT 1701,1702,1703,1704,1705,1706,1707,1708,1709,1710,1711,1712 Y MURETES PISO 20 AL PISO 24 | 2025-08-08 | 2025-08-15 | 7 | 12.5 | 14.2 | 113.6 |  | 14.3 | 2 | 113.6
23472 - TERRA (MANAZANA 4) | G-94 | No especificado | GROUTING TORRE 2 EJE AyJ ENTRE 1 AL 23 APT 1701,1702,1703,1704,1705,1706,1707,1708,1709,1710,1711,1712 Y MURETES PISO 20 AL PISO 24 | 2025-08-08 | 2025-08-15 | 7 | 12.5 | 14.4 | 115.2 |  | 14.3 | 2 | 115.2
23472 - TERRA (MANAZANA 4) | G-93 | No especificado | GROUTING TORRE 2 EJE AyJ ENTRE 1 AL 23 APT 1601, 1602,1603,1604,1605,1606,1607,1608,1609,1610,1611,1612 | 2025-08-08 | 2025-08-15 | 7 | 12.5 | 14.5 | 116 |  | 14.25 | 2 | 116
23472 - TERRA (MANAZANA 4) | G-93 | No especificado | GROUTING TORRE 2 EJE AyJ ENTRE 1 AL 23 APT 1601, 1602,1603,1604,1605,1606,1607,1608,1609,1610,1611,1612 | 2025-08-08 | 2025-08-15 | 7 | 12.5 | 14 | 112 |  | 14.25 | 2 | 112
23472 - TERRA (MANAZANA 4) | G-92 | No especificado | GROUTING TORRE 2 EJE AyJ ENTRE 1 AL 23 APT 1501, 1502,1503,1504,1505,1506,1507,1508,1509,1510,1511,1512 Y MURETES TORRE 3 PISO 24 AL 28 | 2025-08-08 | 2025-08-15 | 7 | 12.5 | 13.6 | 108.8 |  | 13.85 | 2 | 108.8
23472 - TERRA (MANAZANA 4) | G-92 | No especificado | GROUTING TORRE 2 EJE AyJ ENTRE 1 AL 23 APT 1501, 1502,1503,1504,1505,1506,1507,1508,1509,1510,1511,1512 Y MURETES TORRE 3 PISO 24 AL 28 | 2025-08-08 | 2025-08-15 | 7 | 12.5 | 14.1 | 112.8 |  | 13.85 | 2 | 112.8
23472 - TERRA (MANAZANA 4) | G-91 | No especificado | Grouting torre 1 eje J entre 1 al 19 apt 301 - 302 - 303 - 310 - 311 y depositos | 2025-08-04 | 2025-08-11 | 7 | 12.5 | 13 | 104 |  | 12.95 | 2 | 104
23472 - TERRA (MANAZANA 4) | G-91 | No especificado | Grouting torre 1 eje J entre 1 al 19 apt 301 - 302 - 303 - 310 - 311 y depositos | 2025-08-04 | 2025-08-11 | 7 | 12.5 | 12.9 | 103.2 |  | 12.95 | 2 | 103.2
23472 - TERRA (MANAZANA 4) | G-90 | No especificado | Grouting torre 1 eje A entre 1 al 19 Apt 304 - 305 - 306 - 307 - 308 - 309 | 2025-08-04 | 2025-08-11 | 7 | 12.5 | 10.4 | 83.2 |  | 10.3 | 2 | 83.2
23472 - TERRA (MANAZANA 4) | G-90 | No especificado | Grouting torre 1 eje A entre 1 al 19 Apt 304 - 305 - 306 - 307 - 308 - 309 | 2025-08-04 | 2025-08-11 | 7 | 12.5 | 10.2 | 81.6 |  | 10.3 | 2 | 81.6
23472 - TERRA (MANAZANA 4) | G-89 | No especificado | Grouting torre 1 eje J entre 1 al 19 Apt 201 - 202 - 203 - salón de juegos | 2025-08-04 | 2025-08-11 | 7 | 12.5 | 13 | 104 |  | 12.75 | 2 | 104
23472 - TERRA (MANAZANA 4) | G-89 | No especificado | Grouting torre 1 eje J entre 1 al 19 Apt 201 - 202 - 203 - salón de juegos | 2025-08-04 | 2025-08-11 | 7 | 12.5 | 12.5 | 100 |  | 12.75 | 2 | 100
23472 - TERRA (MANAZANA 4) | G-88 | No especificado | Grouting torre 1 eje A entre 1 al 19 Apt 204 - 205 - 206 - 207 - 208 - 209 | 2025-08-04 | 2025-08-11 | 7 | 12.5 | 10 | 80 |  | 9.95 | 2 | 80
23472 - TERRA (MANAZANA 4) | G-88 | No especificado | Grouting torre 1 eje A entre 1 al 19 Apt 204 - 205 - 206 - 207 - 208 - 209 | 2025-08-04 | 2025-08-11 | 7 | 12.5 | 9.9 | 79.2 |  | 9.95 | 2 | 79.2
23472 - TERRA (MANAZANA 4) | G - 87 | No especificado | Grouting Salon Comunal eje 2 al 6 entre A - C Subestación y cuarto de Maquinas y Grouting muro de rampa Vehicular | 2025-07-25 | 2025-08-01 | 7 | 12.5 | 11.6 | 92.8 | MURO | 11.65 | 2 | 92.8
23472 - TERRA (MANAZANA 4) | G - 87 | No especificado | Grouting Salon Comunal eje 2 al 6 entre A - C Subestación y cuarto de Maquinas y Grouting muro de rampa Vehicular | 2025-07-25 | 2025-08-01 | 7 | 12.5 | 11.7 | 93.6 | MURO | 11.65 | 2 | 93.6
23472 - TERRA (MANAZANA 4) | G - 86 | No especificado | Grouting Torre 3 eje A entre 1 al 23 Apt 2804, 2805, 2806, 2807, 2808, 2809 | 2025-07-25 | 2025-08-01 | 7 | 12.5 | 16.6 | 132.8 |  | 16.5 | 2 | 132.8
23472 - TERRA (MANAZANA 4) | G - 86 | No especificado | Grouting Torre 3 eje A entre 1 al 23 Apt 2804, 2805, 2806, 2807, 2808, 2809 | 2025-07-25 | 2025-08-01 | 7 | 12.5 | 16.4 | 131.2 |  | 16.5 | 2 | 131.2
23472 - TERRA (MANAZANA 4) | G - 85 | No especificado | Grouting Torre 3 eje J entre 1 al 23 APT 2801, 2802, 2803, 2810, 2811, 2812 | 2025-07-25 | 2025-08-01 | 7 | 12.5 | 20.8 | 166.4 |  | 20.45 | 2 | 166.4
23472 - TERRA (MANAZANA 4) | G - 85 | No especificado | Grouting Torre 3 eje J entre 1 al 23 APT 2801, 2802, 2803, 2810, 2811, 2812 | 2025-07-25 | 2025-08-01 | 7 | 12.5 | 20.1 | 160.8 |  | 20.45 | 2 | 160.8
23472 - TERRA (MANAZANA 4) | G - 84 | No especificado | Grouting Torre 3 eje A entre 1 al 23 Apt 2704, 2705, 2706, 2707, 2708, 2709 | 2025-07-25 | 2025-08-01 | 7 | 12.5 | 16.2 | 129.6 |  | 16.35 | 2 | 129.6
23472 - TERRA (MANAZANA 4) | G - 84 | No especificado | Grouting Torre 3 eje A entre 1 al 23 Apt 2704, 2705, 2706, 2707, 2708, 2709 | 2025-07-25 | 2025-08-01 | 7 | 12.5 | 16.5 | 132 |  | 16.35 | 2 | 132
23472 - TERRA (MANAZANA 4) | G - 83 | No especificado | Grouting Torre 3 Eje J entre 1 al 23 Apt 2701, 2702, 2703, 2710, 2711, 2712 | 2025-07-17 | 2025-07-24 | 7 | 12.5 | 21.5 | 172 |  | 21.35 | 2 | 172
23472 - TERRA (MANAZANA 4) | G - 83 | No especificado | Grouting Torre 3 Eje J entre 1 al 23 Apt 2701, 2702, 2703, 2710, 2711, 2712 | 2025-07-17 | 2025-07-24 | 7 | 12.5 | 21.2 | 169.6 |  | 21.35 | 2 | 169.6
23472 - TERRA (MANAZANA 4) | G - 82 | No especificado | Grouting Torre 3 eje A entre 1 al 23 Apt 2604, 2605, 2606, 2607, 2608, 2609 | 2025-07-17 | 2025-07-24 | 7 | 12.5 | 21.9 | 175.2 |  | 21.8 | 2 | 175.2
23472 - TERRA (MANAZANA 4) | G - 82 | No especificado | Grouting Torre 3 eje A entre 1 al 23 Apt 2604, 2605, 2606, 2607, 2608, 2609 | 2025-07-17 | 2025-07-24 | 7 | 12.5 | 21.7 | 173.6 |  | 21.8 | 2 | 173.6
23472 - TERRA (MANAZANA 4) | G - 81 | No especificado | Grouting Torre 3 eje J entre 1 al 23 Apt 2601, 2602, 2603. 2610, 2611, 2612 | 2025-07-17 | 2025-07-24 | 7 | 12.5 | 22.1 | 176.8 |  | 22.2 | 2 | 176.8
23472 - TERRA (MANAZANA 4) | G - 81 | No especificado | Grouting Torre 3 eje J entre 1 al 23 Apt 2601, 2602, 2603. 2610, 2611, 2612 | 2025-07-17 | 2025-07-24 | 7 | 12.5 | 22.3 | 178.4 |  | 22.2 | 2 | 178.4
23472 - TERRA (MANAZANA 4) | G - 80 | No especificado | Grouting Torre 3 eje A entre 1 al 23 Apt 2504, 2505, 2506, 2507, 2508, 2509 | 2025-07-17 | 2025-07-24 | 7 | 12.5 | 20.8 | 166.4 |  | 20.45 | 2 | 166.4
23472 - TERRA (MANAZANA 4) | G - 80 | No especificado | Grouting Torre 3 eje A entre 1 al 23 Apt 2504, 2505, 2506, 2507, 2508, 2509 | 2025-07-17 | 2025-07-24 | 7 | 12.5 | 20.1 | 160.8 |  | 20.45 | 2 | 160.8
23472 - TERRA (MANAZANA 4) | G - 77 | Mortero relleno 100 gris Holcim | Grouting torre 1 eje J entre 1 al 19 apt 101, 104 cuarto técnico, depósitos cocina y baño personal de vigilancia correspondencia, equipamiento y futuro comercio | 2025-07-15 | 2025-07-22 | 7 | 12.5 | 18.3 | 146.4 |  | 18.35 | 2 | 146.4
23472 - TERRA (MANAZANA 4) | G - 77 | Mortero relleno 100 gris Holcim | Grouting torre 1 eje J entre 1 al 19 apt 101, 104 cuarto técnico, depósitos cocina y baño personal de vigilancia correspondencia, equipamiento y futuro comercio | 2025-07-15 | 2025-07-22 | 7 | 12.5 | 18.4 | 147.2 |  | 18.35 | 2 | 147.2
23472 - TERRA (MANAZANA 4) | G - 76 | Mortero relleno 100 gris Holcim | Grouting torre 1 eje A entre 1 al 19 apt 102, 103, 105, 106, 107 cuarto de basuras | 2025-07-15 | 2025-07-22 | 7 | 12.5 | 20.4 | 163.2 |  | 20.35 | 2 | 163.2
23472 - TERRA (MANAZANA 4) | G - 76 | Mortero relleno 100 gris Holcim | Grouting torre 1 eje A entre 1 al 19 apt 102, 103, 105, 106, 107 cuarto de basuras | 2025-07-15 | 2025-07-22 | 7 | 12.5 | 20.3 | 162.4 |  | 20.35 | 2 | 162.4
23472 - TERRA (MANAZANA 4) | G - 79 | Grouting Cemex | Grouting torre 3 eje J entre 1 al 23 apt 2501, 2502, 2503, 2510, 2511, 2512 y muretes torre 2 piso 15 al 20 | 2025-07-15 | 2025-07-22 | 7 | 12.5 | 20.1 | 160.8 |  | 20.15 | 2 | 160.8
23472 - TERRA (MANAZANA 4) | G - 79 | Grouting Cemex | Grouting torre 3 eje J entre 1 al 23 apt 2501, 2502, 2503, 2510, 2511, 2512 y muretes torre 2 piso 15 al 20 | 2025-07-15 | 2025-07-22 | 7 | 12.5 | 20.2 | 161.6 |  | 20.15 | 2 | 161.6
23472 - TERRA (MANAZANA 4) | G - 78 | Grouting Cemex | Grouting torre 3 eje A entre 1 al 23 apt 2404, 2405, 2406, 2407, 2408, 2409 y fachada costado oriental piso 28 y muretes piso 20 al 24 | 2025-07-15 | 2025-07-22 | 7 | 12.5 | 17.1 | 136.8 |  | 17 | 2 | 136.8
23472 - TERRA (MANAZANA 4) | G - 78 | Grouting Cemex | Grouting torre 3 eje A entre 1 al 23 apt 2404, 2405, 2406, 2407, 2408, 2409 y fachada costado oriental piso 28 y muretes piso 20 al 24 | 2025-07-15 | 2025-07-22 | 7 | 12.5 | 16.9 | 135.2 |  | 17 | 2 | 135.2
23472 - TERRA (MANAZANA 4) | G-75 | No especificado | Grouting torre 3 eje J entre 1 al 23 apto 2401, 2402, 2403, 2410, 2411, 2412 y fachada costado oriental piso 26 y 27 | 2025-07-07 | 2025-07-14 | 7 | 12.5 | 20.6 | 164.8 |  | 20.65 | 2 | 164.8
23472 - TERRA (MANAZANA 4) | G-75 | No especificado | Grouting torre 3 eje J entre 1 al 23 apto 2401, 2402, 2403, 2410, 2411, 2412 y fachada costado oriental piso 26 y 27 | 2025-07-07 | 2025-07-14 | 7 | 12.5 | 20.7 | 165.6 |  | 20.65 | 2 | 165.6
23472 - TERRA (MANAZANA 4) | G-74 | No especificado | Grouting torre 3 eje A entre 1 al 23 apto 2304, 2305, 2306, 2307, 2308, 2309 | 2025-07-07 | 2025-07-14 | 7 | 12.5 | 20.1 | 160.8 |  | 20 | 2 | 160.8
23472 - TERRA (MANAZANA 4) | G-74 | No especificado | Grouting torre 3 eje A entre 1 al 23 apto 2304, 2305, 2306, 2307, 2308, 2309 | 2025-07-07 | 2025-07-14 | 7 | 12.5 | 19.9 | 159.2 |  | 20 | 2 | 159.2
23472 - TERRA (MANAZANA 4) | G-73 | No especificado | Grouting torre 3 eje J entre 1 al 23 apto 2301, 2302, 2303, 2310, 2311, 2312 y fachada costado oriental piso 24 y 25 | 2025-07-07 | 2025-07-14 | 7 | 12.5 | 18.6 | 148.8 |  | 18.5 | 2 | 148.8
23472 - TERRA (MANAZANA 4) | G-73 | No especificado | Grouting torre 3 eje J entre 1 al 23 apto 2301, 2302, 2303, 2310, 2311, 2312 y fachada costado oriental piso 24 y 25 | 2025-07-07 | 2025-07-14 | 7 | 12.5 | 18.4 | 147.2 |  | 18.5 | 2 | 147.2
23472 - TERRA (MANAZANA 4) | G-72 | No especificado | Grouting eje A entre 1 al 23 apto 2204, 2005, 2206, 2207, 2208, 2209 torre 3 | 2025-07-07 | 2025-07-14 | 7 | 12.5 | 18.9 | 151.2 |  | 18.85 | 2 | 151.2
23472 - TERRA (MANAZANA 4) | G-72 | No especificado | Grouting eje A entre 1 al 23 apto 2204, 2005, 2206, 2207, 2208, 2209 torre 3 | 2025-07-07 | 2025-07-14 | 7 | 12.5 | 18.8 | 150.4 |  | 18.85 | 2 | 150.4
23472 - TERRA (MANAZANA 4) | M - 153 | No especificado | Mamposteria torre 1 eje J entre 1 al 19 apt 2401 , 2402 , 2403 , 2410 , 2411 , 2412 | 2026-02-13 | 2026-02-20 | 7 | 7.5 | 7.3 | 97.3 |  | 7.25 | 2 | 97.333
23472 - TERRA (MANAZANA 4) | M - 153 | No especificado | Mamposteria torre 1 eje J entre 1 al 19 apt 2401 , 2402 , 2403 , 2410 , 2411 , 2412 | 2026-02-13 | 2026-02-20 | 7 | 7.5 | 7.2 | 96 |  | 7.25 | 2 | 96
23472 - TERRA (MANAZANA 4) | M - 152 | No especificado | Mamposteria torre 1 eje A entre 1 al 19 apt 2404 , 2405 , 2406 , 2407 , 2408 , 24209 | 2026-02-13 | 2026-02-20 | 7 | 7.5 | 7.9 | 105.3 |  | 7.7 | 2 | 105.333
23472 - TERRA (MANAZANA 4) | M - 152 | No especificado | Mamposteria torre 1 eje A entre 1 al 19 apt 2404 , 2405 , 2406 , 2407 , 2408 , 24209 | 2026-02-13 | 2026-02-20 | 7 | 7.5 | 7.5 | 100 |  | 7.7 | 2 | 100
23472 - TERRA (MANAZANA 4) | M - 151 | No especificado | Mamposteria torre 1 eje J entre 1 al 19 apt 2301 , 2302 , 2303 , 2310 , 2311 , 2312 | 2026-02-13 | 2026-02-20 | 7 | 7.5 | 7.1 | 94.7 |  | 6.95 | 2 | 94.667
23472 - TERRA (MANAZANA 4) | M - 151 | No especificado | Mamposteria torre 1 eje J entre 1 al 19 apt 2301 , 2302 , 2303 , 2310 , 2311 , 2312 | 2026-02-13 | 2026-02-20 | 7 | 7.5 | 6.8 | 90.7 |  | 6.95 | 2 | 90.667
23472 - TERRA (MANAZANA 4) | M - 150 | No especificado | Mamposteria torre 1 eje A entre 1 al 19 apt 2304 . 2305 , 2306 , 2307 , 2308 , 2309 | 2026-02-13 | 2026-02-20 | 7 | 7.5 | 6.7 | 89.3 |  | 6.6 | 2 | 89.333
23472 - TERRA (MANAZANA 4) | M - 150 | No especificado | Mamposteria torre 1 eje A entre 1 al 19 apt 2304 . 2305 , 2306 , 2307 , 2308 , 2309 | 2026-02-13 | 2026-02-20 | 7 | 7.5 | 6.5 | 86.7 |  | 6.6 | 2 | 86.667
23472 - TERRA (MANAZANA 4) | M-144 | Mortero pega | Mampostería torre 1 eje A entre 1 al 19 apto 2004, 2005, 2006, 2007, 2008, 2009 y fachada costado occidental piso 19 y piso 20 | 2025-12-16 | 2025-12-23 | 7 | 7.5 | 9.9 | 132 |  | 9.65 | 2 | 132
23472 - TERRA (MANAZANA 4) | M-144 | Mortero pega | Mampostería torre 1 eje A entre 1 al 19 apto 2004, 2005, 2006, 2007, 2008, 2009 y fachada costado occidental piso 19 y piso 20 | 2025-12-16 | 2025-12-23 | 7 | 7.5 | 9.4 | 125.3 |  | 9.65 | 2 | 125.333
23472 - TERRA (MANAZANA 4) | M-143 | Mortero pega | Mampostería torre 1 eje J entre 1 al 19 apto 1901, 1902, 1903, 1910, 1911, 1912 y fachada costado occidental piso 17 y piso 18 | 2025-12-16 | 2025-12-23 | 7 | 7.5 | 11.4 | 152 |  | 11.3 | 2 | 152
23472 - TERRA (MANAZANA 4) | M-143 | Mortero pega | Mampostería torre 1 eje J entre 1 al 19 apto 1901, 1902, 1903, 1910, 1911, 1912 y fachada costado occidental piso 17 y piso 18 | 2025-12-16 | 2025-12-23 | 7 | 7.5 | 11.2 | 149.3 |  | 11.3 | 2 | 149.333
23472 - TERRA (MANAZANA 4) | M-142 | Mortero pega | Mampostería torre 1 eje A entre 1 al 19 apto 1904, 1905, 1906, 1907, 1908, 1909 y fachada costado occidental piso 15 al piso 16 | 2025-12-16 | 2025-12-23 | 7 | 7.5 | 11.2 | 149.3 |  | 10.9 | 2 | 149.333
23472 - TERRA (MANAZANA 4) | M-142 | Mortero pega | Mampostería torre 1 eje A entre 1 al 19 apto 1904, 1905, 1906, 1907, 1908, 1909 y fachada costado occidental piso 15 al piso 16 | 2025-12-16 | 2025-12-23 | 7 | 7.5 | 10.6 | 141.3 |  | 10.9 | 2 | 141.333
23472 - TERRA (MANAZANA 4) | M-145 | Mortero pega | Mampostería torre 1 ejes J entre 1 la 19 apto 2001, 2002, 2003, 2010, 2011, 2012 y fachada costado occidental piso 21 al piso 22 | 2025-12-16 | 2025-12-23 | 7 | 7.5 | 11.4 | 152 |  | 11.15 | 2 | 152
23472 - TERRA (MANAZANA 4) | M-145 | Mortero pega | Mampostería torre 1 ejes J entre 1 la 19 apto 2001, 2002, 2003, 2010, 2011, 2012 y fachada costado occidental piso 21 al piso 22 | 2025-12-16 | 2025-12-23 | 7 | 7.5 | 10.9 | 145.3 |  | 11.15 | 2 | 145.333
23472 - TERRA (MANAZANA 4) | M - 140 | No especificado | Mampostería torre 1 eje A entre 1 al 19 apt 1804, 1805, 1806, 1807, 1808, 1809 y fachada costado occidental piso 11 y piso 12 | 2025-12-09 | 2025-12-16 | 7 | 7.5 | 9.1 | 121.3 |  | 9 | 2 | 121.333
23472 - TERRA (MANAZANA 4) | M - 140 | No especificado | Mampostería torre 1 eje A entre 1 al 19 apt 1804, 1805, 1806, 1807, 1808, 1809 y fachada costado occidental piso 11 y piso 12 | 2025-12-09 | 2025-12-16 | 7 | 7.5 | 8.9 | 118.7 |  | 9 | 2 | 118.667
23472 - TERRA (MANAZANA 4) | M - 139 | No especificado | Mampostería torre 1 eje J entre 1 al 19 apt 1701, 1702, 1703, 1710, 1711, 1712 y fachada costado occidental piso 9 y piso 10 y muretes piso 15 al piso 20 | 2025-12-09 | 2025-12-16 | 7 | 7.5 | 9.8 | 130.7 |  | 9.7 | 2 | 130.667
23472 - TERRA (MANAZANA 4) | M - 139 | No especificado | Mampostería torre 1 eje J entre 1 al 19 apt 1701, 1702, 1703, 1710, 1711, 1712 y fachada costado occidental piso 9 y piso 10 y muretes piso 15 al piso 20 | 2025-12-09 | 2025-12-16 | 7 | 7.5 | 9.6 | 128 |  | 9.7 | 2 | 128
23472 - TERRA (MANAZANA 4) | M - 138 | No especificado | Mampostería torre 1 eje A entre 1 al 19 apt 1704, 1705, 1706, 1707, 1708, 1709 y fachada costado occidental piso 7 y piso 8 | 2025-12-09 | 2025-12-16 | 7 | 7.5 | 8.2 | 109.3 |  | 8.1 | 2 | 109.333
23472 - TERRA (MANAZANA 4) | M - 138 | No especificado | Mampostería torre 1 eje A entre 1 al 19 apt 1704, 1705, 1706, 1707, 1708, 1709 y fachada costado occidental piso 7 y piso 8 | 2025-12-09 | 2025-12-16 | 7 | 7.5 | 8 | 106.7 |  | 8.1 | 2 | 106.667
23472 - TERRA (MANAZANA 4) | M - 141 | No especificado | Mamposteria torre 1 eje J entre 1 al 19 apt 1801 - 1802 - 1803 - 1810 - 1811 - 1812 y fachada costado occidental piso 13 y piso 14 y muretes piso 20 al piso 24 | 2025-12-09 | 2025-12-16 | 7 | 7.5 | 8.4 | 112 |  | 8.5 | 2 | 112
23472 - TERRA (MANAZANA 4) | M - 141 | No especificado | Mamposteria torre 1 eje J entre 1 al 19 apt 1801 - 1802 - 1803 - 1810 - 1811 - 1812 y fachada costado occidental piso 13 y piso 14 y muretes piso 20 al piso 24 | 2025-12-09 | 2025-12-16 | 7 | 7.5 | 8.6 | 114.7 |  | 8.5 | 2 | 114.667
23472 - TERRA (MANAZANA 4) | M - 137 | Mortero pega Cemex | Mamposteria torre 1 eje J entre 1 al 19 apt 1601 - 1602 - 1603 - 1610 - 1611 - 1612 | 2025-11-07 | 2025-11-14 | 7 | 7.5 | 6 | 80 |  | 6.25 | 2 | 80
23472 - TERRA (MANAZANA 4) | M - 137 | Mortero pega Cemex | Mamposteria torre 1 eje J entre 1 al 19 apt 1601 - 1602 - 1603 - 1610 - 1611 - 1612 | 2025-11-07 | 2025-11-14 | 7 | 7.5 | 6.5 | 86.7 |  | 6.25 | 2 | 86.667
23472 - TERRA (MANAZANA 4) | M - 136 | Mortero pega Cemex | Mamposteria tore 1 eje A entre 1 al 19 apt 1604 - 1605 - 1606 - 1607 - 1608 - 1609 | 2025-11-07 | 2025-11-14 | 7 | 7.5 | 5.8 | 77.3 |  | 5.6 | 2 | 77.333
23472 - TERRA (MANAZANA 4) | M - 136 | Mortero pega Cemex | Mamposteria tore 1 eje A entre 1 al 19 apt 1604 - 1605 - 1606 - 1607 - 1608 - 1609 | 2025-11-07 | 2025-11-14 | 7 | 7.5 | 5.4 | 72 |  | 5.6 | 2 | 72
23472 - TERRA (MANAZANA 4) | M - 135 | Mortero pega Cemex | Mamposteria torre 1 eje A entre 1 al 19 apt 1504 - 1505 - 1506 - 1507 - 1508 - 1509 | 2025-11-07 | 2025-11-14 | 7 | 7.5 | 6.8 | 90.7 |  | 6.6 | 2 | 90.667
23472 - TERRA (MANAZANA 4) | M - 135 | Mortero pega Cemex | Mamposteria torre 1 eje A entre 1 al 19 apt 1504 - 1505 - 1506 - 1507 - 1508 - 1509 | 2025-11-07 | 2025-11-14 | 7 | 7.5 | 6.4 | 85.3 |  | 6.6 | 2 | 85.333
23472 - TERRA (MANAZANA 4) | M - 134 | Mortero pega Cemex | Mamposteria salón comunal eje A al A´ entre 1 al 8 piso 4 y 5 y eje 1 entre A - C piso 4 y 5 | 2025-11-07 | 2025-11-14 | 7 | 7.5 | 7.9 | 105.3 |  | 7.8 | 2 | 105.333
23472 - TERRA (MANAZANA 4) | M - 134 | Mortero pega Cemex | Mamposteria salón comunal eje A al A´ entre 1 al 8 piso 4 y 5 y eje 1 entre A - C piso 4 y 5 | 2025-11-07 | 2025-11-14 | 7 | 7.5 | 7.7 | 102.7 |  | 7.8 | 2 | 102.667
23472 - TERRA (MANAZANA 4) | M - 133 | Mortero - Pega | Mamposteria torre 1 eje J entre 1 al 19 apt 1501, 1502, 1503, 1510, 1511, 1512 y fachada costado occidental piso 5 piso 6 y muretes piso 10 al piso 15 | 2025-10-14 | 2025-10-21 | 7 | 7.5 | 7.2 | 96 |  | 7.15 | 2 | 96
23472 - TERRA (MANAZANA 4) | M - 133 | Mortero - Pega | Mamposteria torre 1 eje J entre 1 al 19 apt 1501, 1502, 1503, 1510, 1511, 1512 y fachada costado occidental piso 5 piso 6 y muretes piso 10 al piso 15 | 2025-10-14 | 2025-10-21 | 7 | 7.5 | 7.1 | 94.7 |  | 7.15 | 2 | 94.667
23472 - TERRA (MANAZANA 4) | M - 132 | Mortero - Pega | Mamposteria torre 1 eje J entre 1 al 19 apt 1401, 1402, 1403, 1410, 1411, 1412 y fachada occidental piso 3 al piso 4 y muretes piso 5 al piso 10 | 2025-10-14 | 2025-10-21 | 7 | 7.5 | 6.9 | 92 |  | 6.75 | 2 | 92
23472 - TERRA (MANAZANA 4) | M - 132 | Mortero - Pega | Mamposteria torre 1 eje J entre 1 al 19 apt 1401, 1402, 1403, 1410, 1411, 1412 y fachada occidental piso 3 al piso 4 y muretes piso 5 al piso 10 | 2025-10-14 | 2025-10-21 | 7 | 7.5 | 6.6 | 88 |  | 6.75 | 2 | 88
23472 - TERRA (MANAZANA 4) | M - 131 | Mortero - Pega | Mamposteria torre 1 eje A entre 1 al 19 apt 1404, 1405, 1406, 1407, 1408, 1409 y fachada occidental piso 1 al piso 2 | 2025-10-14 | 2025-10-21 | 7 | 7.5 | 7.1 | 94.7 |  | 7.25 | 2 | 94.667
23472 - TERRA (MANAZANA 4) | M - 131 | Mortero - Pega | Mamposteria torre 1 eje A entre 1 al 19 apt 1404, 1405, 1406, 1407, 1408, 1409 y fachada occidental piso 1 al piso 2 | 2025-10-14 | 2025-10-21 | 7 | 7.5 | 7.4 | 98.7 |  | 7.25 | 2 | 98.667
23472 - TERRA (MANAZANA 4) | M - 130 | Mortero - Pega | Mamposteria salón comunal eje A al A' entre 1 al 8 pisos 1, 2, 3 y eje 1 entre A - C piso 1, 2, 3 y murete ladrillo coral y bloque torre 1 mamposteria interna | 2025-10-14 | 2025-10-21 | 7 | 7.5 | 8.4 | 112 |  | 8.6 | 2 | 112
23472 - TERRA (MANAZANA 4) | M - 130 | Mortero - Pega | Mamposteria salón comunal eje A al A' entre 1 al 8 pisos 1, 2, 3 y eje 1 entre A - C piso 1, 2, 3 y murete ladrillo coral y bloque torre 1 mamposteria interna | 2025-10-14 | 2025-10-21 | 7 | 7.5 | 8.8 | 117.3 |  | 8.6 | 2 | 117.333
23472 - TERRA (MANAZANA 4) | M - 129 | No especificado | Mamposteria torre 1 eje J entre 1 al 19 apt 1301 al 1303 y 1310 al 1312 | 2025-10-01 | 2025-10-08 | 7 | 7.5 | 5.7 | 76 |  | 5.55 | 2 | 76
23472 - TERRA (MANAZANA 4) | M - 129 | No especificado | Mamposteria torre 1 eje J entre 1 al 19 apt 1301 al 1303 y 1310 al 1312 | 2025-10-01 | 2025-10-08 | 7 | 7.5 | 5.4 | 72 |  | 5.55 | 2 | 72
23472 - TERRA (MANAZANA 4) | M - 128 | No especificado | Mamposteria torre 1 eje A entre 1 al 19 apt 1304 al 1309 | 2025-10-01 | 2025-10-08 | 7 | 7.5 | 6.6 | 88 |  | 6.5 | 2 | 88
23472 - TERRA (MANAZANA 4) | M - 128 | No especificado | Mamposteria torre 1 eje A entre 1 al 19 apt 1304 al 1309 | 2025-10-01 | 2025-10-08 | 7 | 7.5 | 6.4 | 85.3 |  | 6.5 | 2 | 85.333
23472 - TERRA (MANAZANA 4) | M - 127 | No especificado | Mamposteria eje J torre 1 entre 1 al 19 apt 1201,1202,1203,1210,1211,1212 | 2025-10-01 | 2025-10-08 | 7 | 7.5 | 6.2 | 82.7 |  | 6.1 | 2 | 82.667
23472 - TERRA (MANAZANA 4) | M - 127 | No especificado | Mamposteria eje J torre 1 entre 1 al 19 apt 1201,1202,1203,1210,1211,1212 | 2025-10-01 | 2025-10-08 | 7 | 7.5 | 6 | 80 |  | 6.1 | 2 | 80
23472 - TERRA (MANAZANA 4) | M - 126 | No especificado | Mamposteria torre 1 eje A entre 1 al 19 apt 1205,1206,1207,1208, 1209 | 2025-10-01 | 2025-10-08 | 7 | 7.5 | 6.1 | 81.3 |  | 6 | 2 | 81.333
23472 - TERRA (MANAZANA 4) | M - 126 | No especificado | Mamposteria torre 1 eje A entre 1 al 19 apt 1205,1206,1207,1208, 1209 | 2025-10-01 | 2025-10-08 | 7 | 7.5 | 5.9 | 78.7 |  | 6 | 2 | 78.667
23472 - TERRA (MANAZANA 4) | M - 125 | No especificado | Mampostería torre 1 eje J entre 1 al 19 Apt. 1101, 1102, 1103, 1111, 1112. | 2025-09-26 | 2025-10-03 | 7 | 7.5 | 4.6 | 61.3 |  | 4.7 | 2 | 61.333
23472 - TERRA (MANAZANA 4) | M - 125 | No especificado | Mampostería torre 1 eje J entre 1 al 19 Apt. 1101, 1102, 1103, 1111, 1112. | 2025-09-26 | 2025-10-03 | 7 | 7.5 | 4.8 | 64 |  | 4.7 | 2 | 64
23472 - TERRA (MANAZANA 4) | M - 124 | No especificado | Mampostería torre 1 eje A entre 1 al 19 Apt. 1104, 1105, 1106, 1107, 1108, 1109. | 2025-09-26 | 2025-10-03 | 7 | 7.5 | 6.2 | 82.7 |  | 6.15 | 2 | 82.667
23472 - TERRA (MANAZANA 4) | M - 124 | No especificado | Mampostería torre 1 eje A entre 1 al 19 Apt. 1104, 1105, 1106, 1107, 1108, 1109. | 2025-09-26 | 2025-10-03 | 7 | 7.5 | 6.1 | 81.3 |  | 6.15 | 2 | 81.333
23472 - TERRA (MANAZANA 4) | M - 123 | No especificado | Mampostería torre 1 eje J entre 1 al 19, Apt. 1001, 1002, 1003, 1010, 1011, 1012. | 2025-09-26 | 2025-10-03 | 7 | 7.5 | 6.1 | 81.3 |  | 5.95 | 2 | 81.333
23472 - TERRA (MANAZANA 4) | M - 123 | No especificado | Mampostería torre 1 eje J entre 1 al 19, Apt. 1001, 1002, 1003, 1010, 1011, 1012. | 2025-09-26 | 2025-10-03 | 7 | 7.5 | 5.8 | 77.3 |  | 5.95 | 2 | 77.333
23472 - TERRA (MANAZANA 4) | M - 122 | No especificado | Mampostería torre 1 eje A entre 1 al 9 Apt. 1004, 1005, 1006, 1007, 1008, 1009. | 2025-09-26 | 2025-10-03 | 7 | 7.5 | 6 | 80 |  | 5.9 | 2 | 80
23472 - TERRA (MANAZANA 4) | M - 122 | No especificado | Mampostería torre 1 eje A entre 1 al 9 Apt. 1004, 1005, 1006, 1007, 1008, 1009. | 2025-09-26 | 2025-10-03 | 7 | 7.5 | 5.8 | 77.3 |  | 5.9 | 2 | 77.333
23472 - TERRA (MANAZANA 4) | M-121 | No especificado | Mamposteria torre 1 - eje J entre 1 al 19 apt 901 - 902 - 903 - 910 - 911 - 912 | 2025-09-22 | 2025-09-29 | 7 | 7.5 | 8.1 | 108 |  | 7.95 | 2 | 108
23472 - TERRA (MANAZANA 4) | M-121 | No especificado | Mamposteria torre 1 - eje J entre 1 al 19 apt 901 - 902 - 903 - 910 - 911 - 912 | 2025-09-22 | 2025-09-29 | 7 | 7.5 | 7.8 | 104 |  | 7.95 | 2 | 104
23472 - TERRA (MANAZANA 4) | M-120 | No especificado | Mamposteria torre 1 - eje A entre 1 al 19 apt 904 - 905 - 906 - 907 - 908 - 909 | 2025-09-22 | 2025-09-29 | 7 | 7.5 | 7.2 | 96 |  | 7.1 | 2 | 96
23472 - TERRA (MANAZANA 4) | M-120 | No especificado | Mamposteria torre 1 - eje A entre 1 al 19 apt 904 - 905 - 906 - 907 - 908 - 909 | 2025-09-22 | 2025-09-29 | 7 | 7.5 | 7 | 93.3 |  | 7.1 | 2 | 93.333
23472 - TERRA (MANAZANA 4) | M-119 | No especificado | Mamposteria torre 1 - eje J entre 1 al 19 apt 801 - 802 - 803 - 810 - 811 - 812 | 2025-09-22 | 2025-09-29 | 7 | 7.5 | 7.6 | 101.3 |  | 7.5 | 2 | 101.333
23472 - TERRA (MANAZANA 4) | M-119 | No especificado | Mamposteria torre 1 - eje J entre 1 al 19 apt 801 - 802 - 803 - 810 - 811 - 812 | 2025-09-22 | 2025-09-29 | 7 | 7.5 | 7.4 | 98.7 |  | 7.5 | 2 | 98.667
23472 - TERRA (MANAZANA 4) | M-118 | No especificado | Mamposteria torre 1 - eje A entre 1 al 19 apt 804 - 805 - 806 - 807 - 808 - 809 | 2025-09-22 | 2025-09-29 | 7 | 7.5 | 8 | 106.7 |  | 8.15 | 2 | 106.667
23472 - TERRA (MANAZANA 4) | M-118 | No especificado | Mamposteria torre 1 - eje A entre 1 al 19 apt 804 - 805 - 806 - 807 - 808 - 809 | 2025-09-22 | 2025-09-29 | 7 | 7.5 | 8.3 | 110.7 |  | 8.15 | 2 | 110.667
23472 - TERRA (MANAZANA 4) | M - 117 | No especificado | Mampostería torre 1 eje J entre 1 al 19 Apt. 701 - 702 -703 - 710 - 711 - 712. | 2025-09-15 | 2025-09-22 | 7 | 7.5 | 8.6 | 114.7 |  | 8.45 | 2 | 114.667
23472 - TERRA (MANAZANA 4) | M - 117 | No especificado | Mampostería torre 1 eje J entre 1 al 19 Apt. 701 - 702 -703 - 710 - 711 - 712. | 2025-09-15 | 2025-09-22 | 7 | 7.5 | 8.3 | 110.7 |  | 8.45 | 2 | 110.667
23472 - TERRA (MANAZANA 4) | M - 116 | No especificado | Mampostería torre 1 eje A entre 1 al 19 Apt.704, 705, 706, 707, 708, 709. | 2025-09-15 | 2025-09-22 | 7 | 7.5 | 7.8 | 104 |  | 7.85 | 2 | 104
23472 - TERRA (MANAZANA 4) | M - 116 | No especificado | Mampostería torre 1 eje A entre 1 al 19 Apt.704, 705, 706, 707, 708, 709. | 2025-09-15 | 2025-09-22 | 7 | 7.5 | 7.9 | 105.3 |  | 7.85 | 2 | 105.333
23472 - TERRA (MANAZANA 4) | M - 115 | No especificado | Mampostería torre 1 eje J entre 1 al 19 Apt. 601, 602, 603, 610, 611, 612. | 2025-09-15 | 2025-09-22 | 7 | 7.5 | 8.8 | 117.3 |  | 8.75 | 2 | 117.333
23472 - TERRA (MANAZANA 4) | M - 115 | No especificado | Mampostería torre 1 eje J entre 1 al 19 Apt. 601, 602, 603, 610, 611, 612. | 2025-09-15 | 2025-09-22 | 7 | 7.5 | 8.7 | 116 |  | 8.75 | 2 | 116
23472 - TERRA (MANAZANA 4) | M - 114 | No especificado | Mampostería torre 1 eje A entre 1 al 19 Apt.604, 605, 606, 607, 608, 609. | 2025-09-15 | 2025-09-22 | 7 | 7.5 | 8.9 | 118.7 |  | 8.95 | 2 | 118.667
23472 - TERRA (MANAZANA 4) | M - 114 | No especificado | Mampostería torre 1 eje A entre 1 al 19 Apt.604, 605, 606, 607, 608, 609. | 2025-09-15 | 2025-09-22 | 7 | 7.5 | 9 | 120 |  | 8.95 | 2 | 120
23472 - TERRA (MANAZANA 4) | M-113 | No especificado | Mamposteria torre 1 eje J entre 1 al 19 apt 501-502-503-510-511-512 | 2025-09-11 | 2025-09-18 | 7 | 7.5 | 8.1 | 108 |  | 8.15 | 2 | 108
23472 - TERRA (MANAZANA 4) | M-113 | No especificado | Mamposteria torre 1 eje J entre 1 al 19 apt 501-502-503-510-511-512 | 2025-09-11 | 2025-09-18 | 7 | 7.5 | 8.2 | 109.3 |  | 8.15 | 2 | 109.333
23472 - TERRA (MANAZANA 4) | M-112 | No especificado | Mamposteria torre 1 eje A entre 1 al 19 apt 504-505-506-507-508-509 | 2025-09-11 | 2025-09-18 | 7 | 7.5 | 8.1 | 108 |  | 8 | 2 | 108
23472 - TERRA (MANAZANA 4) | M-112 | No especificado | Mamposteria torre 1 eje A entre 1 al 19 apt 504-505-506-507-508-509 | 2025-09-11 | 2025-09-18 | 7 | 7.5 | 7.9 | 105.3 |  | 8 | 2 | 105.333
23472 - TERRA (MANAZANA 4) | M-111 | No especificado | Mamposteria torre 1 eje J entre 1 al 19 apt 401-402-403-410-411-412 | 2025-09-11 | 2025-09-18 | 7 | 7.5 | 7.7 | 102.7 |  | 7.65 | 2 | 102.667
23472 - TERRA (MANAZANA 4) | M-111 | No especificado | Mamposteria torre 1 eje J entre 1 al 19 apt 401-402-403-410-411-412 | 2025-09-11 | 2025-09-18 | 7 | 7.5 | 7.6 | 101.3 |  | 7.65 | 2 | 101.333
23472 - TERRA (MANAZANA 4) | M-110 | No especificado | Mamposteria torre 1 eje A entre 1 al 19 apt 404,405,406,407,408,409 y muretes piso 1 al 5 | 2025-09-11 | 2025-09-18 | 7 | 7.5 | 8.2 | 109.3 |  | 8.15 | 2 | 109.333
23472 - TERRA (MANAZANA 4) | M-110 | No especificado | Mamposteria torre 1 eje A entre 1 al 19 apt 404,405,406,407,408,409 y muretes piso 1 al 5 | 2025-09-11 | 2025-09-18 | 7 | 7.5 | 8.1 | 108 |  | 8.15 | 2 | 108
23472 - TERRA (MANAZANA 4) | M - 100 | No especificado | Mampostería Torre 2 eje 1 al 23 entre A y J Apt 2101, 2102, 2103, 2104, 2105, 2106, 2107, 2108, 2109, 2110, 2111, 2112 | 2025-08-20 | 2025-08-27 | 7 | 7.5 | 6.2 | 82.7 |  | 6.05 | 2 | 82.667
23472 - TERRA (MANAZANA 4) | M - 100 | No especificado | Mampostería Torre 2 eje 1 al 23 entre A y J Apt 2101, 2102, 2103, 2104, 2105, 2106, 2107, 2108, 2109, 2110, 2111, 2112 | 2025-08-20 | 2025-08-27 | 7 | 7.5 | 5.9 | 78.7 |  | 6.05 | 2 | 78.667
23472 - TERRA (MANAZANA 4) | M - 99 | No especificado | Mampostería Torre 2 eje 1 al 23 entre A y J Apt 2001, 2002, 2003, 2004, 2005, 2006, 2007, 2008, 2009, 2010, 2011, 2012 | 2025-08-20 | 2025-08-27 | 7 | 7.5 | 6.9 | 92 |  | 6.8 | 2 | 92
23472 - TERRA (MANAZANA 4) | M - 99 | No especificado | Mampostería Torre 2 eje 1 al 23 entre A y J Apt 2001, 2002, 2003, 2004, 2005, 2006, 2007, 2008, 2009, 2010, 2011, 2012 | 2025-08-20 | 2025-08-27 | 7 | 7.5 | 6.7 | 89.3 |  | 6.8 | 2 | 89.333
23472 - TERRA (MANAZANA 4) | M - 98 | No especificado | Mampostería Torre 2 eje 1 al 23 entre A y J Apt 1901 , 1902, 1903, 1904, 1905, 1906, 1907, 1908, 1909, 1910, 1911, 1912 | 2025-08-20 | 2025-08-27 | 7 | 7.5 | 5.8 | 77.3 |  | 5.7 | 2 | 77.333
23472 - TERRA (MANAZANA 4) | M - 98 | No especificado | Mampostería Torre 2 eje 1 al 23 entre A y J Apt 1901 , 1902, 1903, 1904, 1905, 1906, 1907, 1908, 1909, 1910, 1911, 1912 | 2025-08-20 | 2025-08-27 | 7 | 7.5 | 5.6 | 74.7 |  | 5.7 | 2 | 74.667
23472 - TERRA (MANAZANA 4) | M - 101 | No especificado | Mampostería Torre 2 eje 1 al 23 entre A y J Apt 2201, 2202, 2203, 2204, 2205, 2206, 2207, 2208, 2209, 2210, 2211, 2212 | 2025-08-20 | 2025-08-27 | 7 | 7.5 | 6.5 | 86.7 |  | 6.3 | 2 | 86.667
23472 - TERRA (MANAZANA 4) | M - 101 | No especificado | Mampostería Torre 2 eje 1 al 23 entre A y J Apt 2201, 2202, 2203, 2204, 2205, 2206, 2207, 2208, 2209, 2210, 2211, 2212 | 2025-08-20 | 2025-08-27 | 7 | 7.5 | 6.1 | 81.3 |  | 6.3 | 2 | 81.333
23472 - TERRA (MANAZANA 4) | M - 97 | No especificado | Muestra de mortero pega tequendama | 2025-08-16 | 2025-08-23 | 7 | 7.5 | 9.1 | 121.3 |  | 9 | 2 | 121.333
23472 - TERRA (MANAZANA 4) | M - 97 | No especificado | Muestra de mortero pega tequendama | 2025-08-16 | 2025-08-23 | 7 | 7.5 | 8.9 | 118.7 |  | 9 | 2 | 118.667
23472 - TERRA (MANAZANA 4) | M-93 | No especificado | Mampostería torre 2 eje 1 al 23 entre A-J apt 1601,1602,1603,1604,1605,1606,1607,1608,1609,1610,1611,1612 | 2025-08-06 | 2025-08-13 | 7 | 7.5 | 5.7 | 76 |  | 5.6 | 2 | 76
23472 - TERRA (MANAZANA 4) | M-93 | No especificado | Mampostería torre 2 eje 1 al 23 entre A-J apt 1601,1602,1603,1604,1605,1606,1607,1608,1609,1610,1611,1612 | 2025-08-06 | 2025-08-13 | 7 | 7.5 | 5.5 | 73.3 |  | 5.6 | 2 | 73.333
23472 - TERRA (MANAZANA 4) | M-92 | No especificado | Mampostería torre 2 eje 1 al 23 entre A-J apt 1504,1505,1506,1507,1508,1509,1510,1511,151,1501,1502,1503 y muretes torre 3 piso 24 al 28 | 2025-08-06 | 2025-08-13 | 7 | 7.5 | 8.7 | 116 |  | 8.6 | 2 | 116
23472 - TERRA (MANAZANA 4) | M-92 | No especificado | Mampostería torre 2 eje 1 al 23 entre A-J apt 1504,1505,1506,1507,1508,1509,1510,1511,151,1501,1502,1503 y muretes torre 3 piso 24 al 28 | 2025-08-06 | 2025-08-13 | 7 | 7.5 | 8.5 | 113.3 |  | 8.6 | 2 | 113.333
23472 - TERRA (MANAZANA 4) | M-95 | No especificado | Mampostería torre 2 eje 1 al 23 entre A-J apt 1801,1802,1803,1804,1805,1806,1807,1808,1809,1810,1811,1812 | 2025-08-06 | 2025-08-13 | 7 | 7.5 | 8.1 | 108 |  | 7.85 | 2 | 108
23472 - TERRA (MANAZANA 4) | M-95 | No especificado | Mampostería torre 2 eje 1 al 23 entre A-J apt 1801,1802,1803,1804,1805,1806,1807,1808,1809,1810,1811,1812 | 2025-08-06 | 2025-08-13 | 7 | 7.5 | 7.6 | 101.3 |  | 7.85 | 2 | 101.333
23472 - TERRA (MANAZANA 4) | M-94 | No especificado | Mampostería torre 2 eje 1 al 23 entre A-J apt 1701, 1702, 1703,1704,1705,1706,1707,1708,1709,1710,1711,1712 y muretes piso 20 al piso 24 | 2025-08-06 | 2025-08-13 | 7 | 7.5 | 6.7 | 89.3 |  | 6.6 | 2 | 89.333
23472 - TERRA (MANAZANA 4) | M-94 | No especificado | Mampostería torre 2 eje 1 al 23 entre A-J apt 1701, 1702, 1703,1704,1705,1706,1707,1708,1709,1710,1711,1712 y muretes piso 20 al piso 24 | 2025-08-06 | 2025-08-13 | 7 | 7.5 | 6.5 | 86.7 |  | 6.6 | 2 | 86.667
23472 - TERRA (MANAZANA 4) | M-91 | No especificado | Mampostería torre 1 eje J entre 1 al 19 apto 301, 302, 303, 310, 311 y depósito | 2025-07-29 | 2025-08-05 | 7 | 7.5 | 7.6 | 101.3 |  | 7.5 | 2 | 101.333
23472 - TERRA (MANAZANA 4) | M-91 | No especificado | Mampostería torre 1 eje J entre 1 al 19 apto 301, 302, 303, 310, 311 y depósito | 2025-07-29 | 2025-08-05 | 7 | 7.5 | 7.4 | 98.7 |  | 7.5 | 2 | 98.667
23472 - TERRA (MANAZANA 4) | M-90 | No especificado | Mampostería torre 1 eje A entre 1 al 19 apto 304, 305, 306, 307, 308, 309 | 2025-07-29 | 2025-08-05 | 7 | 7.5 | 8 | 106.7 |  | 7.8 | 2 | 106.667
23472 - TERRA (MANAZANA 4) | M-90 | No especificado | Mampostería torre 1 eje A entre 1 al 19 apto 304, 305, 306, 307, 308, 309 | 2025-07-29 | 2025-08-05 | 7 | 7.5 | 7.6 | 101.3 |  | 7.8 | 2 | 101.333
23472 - TERRA (MANAZANA 4) | M-89 | No especificado | Mampostería torre 1 eje J entre 1 al 19 apto 201, 202, 203 salones de juegos | 2025-07-29 | 2025-08-05 | 7 | 7.5 | 7.1 | 94.7 |  | 7.15 | 2 | 94.667
23472 - TERRA (MANAZANA 4) | M-89 | No especificado | Mampostería torre 1 eje J entre 1 al 19 apto 201, 202, 203 salones de juegos | 2025-07-29 | 2025-08-05 | 7 | 7.5 | 7.2 | 96 |  | 7.15 | 2 | 96
23472 - TERRA (MANAZANA 4) | M-88 | No especificado | Mampostería torre 1 eje A entre 1 al 19 apto 204, 205, 206, 207, 208, 209 | 2025-07-29 | 2025-08-05 | 7 | 7.5 | 8 | 106.7 |  | 7.85 | 2 | 106.667
23472 - TERRA (MANAZANA 4) | M-88 | No especificado | Mampostería torre 1 eje A entre 1 al 19 apto 204, 205, 206, 207, 208, 209 | 2025-07-29 | 2025-08-05 | 7 | 7.5 | 7.7 | 102.7 |  | 7.85 | 2 | 102.667
23472 - TERRA (MANAZANA 4) | M - 87 | No especificado | Salón comunal mampostería eje 2 al 6 entre A - C subestación y cuarto de máquinas y mampostería muros rampa vehicular | 2025-07-22 | 2025-07-29 | 7 | 7.5 | 4.6 | 61.3 | MURO | 4.75 | 2 | 61.333
23472 - TERRA (MANAZANA 4) | M - 87 | No especificado | Salón comunal mampostería eje 2 al 6 entre A - C subestación y cuarto de máquinas y mampostería muros rampa vehicular | 2025-07-22 | 2025-07-29 | 7 | 7.5 | 4.9 | 65.3 | MURO | 4.75 | 2 | 65.333
23472 - TERRA (MANAZANA 4) | M - 86 | No especificado | Mampostería torre 3 eje A entre 1 al 23 apt 2804, 2805, 2806, 2807, 2808, 2809 | 2025-07-22 | 2025-07-29 | 7 | 7.5 | 3.3 | 44 |  | 3.4 | 2 | 44
23472 - TERRA (MANAZANA 4) | M - 86 | No especificado | Mampostería torre 3 eje A entre 1 al 23 apt 2804, 2805, 2806, 2807, 2808, 2809 | 2025-07-22 | 2025-07-29 | 7 | 7.5 | 3.5 | 46.7 |  | 3.4 | 2 | 46.667
23472 - TERRA (MANAZANA 4) | M - 85 | No especificado | Mampostería torre 3 eje J entre 1 al 23 apt 2801, 2802, 2803, 2810, 2811, 2812 | 2025-07-22 | 2025-07-29 | 7 | 7.5 | 4.5 | 60 |  | 4.75 | 2 | 60
23472 - TERRA (MANAZANA 4) | M - 85 | No especificado | Mampostería torre 3 eje J entre 1 al 23 apt 2801, 2802, 2803, 2810, 2811, 2812 | 2025-07-22 | 2025-07-29 | 7 | 7.5 | 5 | 66.7 |  | 4.75 | 2 | 66.667
23472 - TERRA (MANAZANA 4) | M - 84 | No especificado | Mampostería torre 3 eje A entre 1 al 23 apt 2704, 2705, 2706, 2707, 2708, 2709 | 2025-07-22 | 2025-07-29 | 7 | 7.5 | 5.1 | 68 |  | 4.95 | 2 | 68
23472 - TERRA (MANAZANA 4) | M - 84 | No especificado | Mampostería torre 3 eje A entre 1 al 23 apt 2704, 2705, 2706, 2707, 2708, 2709 | 2025-07-22 | 2025-07-29 | 7 | 7.5 | 4.8 | 64 |  | 4.95 | 2 | 64
23472 - TERRA (MANAZANA 4) | M - 81 | No especificado | Mampostería Torre 3 eje J entre 1 al 23 Apt 2601 , 2602 , 2603, 2610, 2611, 2612 | 2025-07-16 | 2025-07-23 | 7 | 7.5 | 14.1 | 188 |  | 14.15 | 2 | 188
23472 - TERRA (MANAZANA 4) | M - 81 | No especificado | Mampostería Torre 3 eje J entre 1 al 23 Apt 2601 , 2602 , 2603, 2610, 2611, 2612 | 2025-07-16 | 2025-07-23 | 7 | 7.5 | 14.2 | 189.3 |  | 14.15 | 2 | 189.333
23472 - TERRA (MANAZANA 4) | M - 80 | No especificado | Mampostería Torre 3 eje A entre 1 al 23 Apt 2504, 2505, 2506, 2507, 2508, 2509 | 2025-07-16 | 2025-07-23 | 7 | 7.5 | 14.4 | 192 |  | 14.45 | 2 | 192
23472 - TERRA (MANAZANA 4) | M - 80 | No especificado | Mampostería Torre 3 eje A entre 1 al 23 Apt 2504, 2505, 2506, 2507, 2508, 2509 | 2025-07-16 | 2025-07-23 | 7 | 7.5 | 14.5 | 193.3 |  | 14.45 | 2 | 193.333
23472 - TERRA (MANAZANA 4) | M - 79 | Mortero pega Cemex | Mampostería torre 3 eje J entre 1 al 23 apt 2501, 2502, 2503, 2510, 2511, 2512 y muretes torre 2 piso 15 al 20 | 2025-07-14 | 2025-07-21 | 7 | 7.5 | 6.4 | 85.3 |  | 6.45 | 2 | 85.333
23472 - TERRA (MANAZANA 4) | M - 79 | Mortero pega Cemex | Mampostería torre 3 eje J entre 1 al 23 apt 2501, 2502, 2503, 2510, 2511, 2512 y muretes torre 2 piso 15 al 20 | 2025-07-14 | 2025-07-21 | 7 | 7.5 | 6.5 | 86.7 |  | 6.45 | 2 | 86.667
23472 - TERRA (MANAZANA 4) | M - 78 | Mortero pega cemex | Mampostería torre 3 eje A entre 1 al 23 apt 2404, 2405, 2406, 2407, 2408, 2409 y fachada costado oriental piso 28 y muretes piso 20 al 24 | 2025-07-14 | 2025-07-21 | 7 | 7.5 | 5.6 | 74.7 |  | 5.55 | 2 | 74.667
23472 - TERRA (MANAZANA 4) | M - 78 | Mortero pega cemex | Mampostería torre 3 eje A entre 1 al 23 apt 2404, 2405, 2406, 2407, 2408, 2409 y fachada costado oriental piso 28 y muretes piso 20 al 24 | 2025-07-14 | 2025-07-21 | 7 | 7.5 | 5.5 | 73.3 |  | 5.55 | 2 | 73.333
23472 - TERRA (MANAZANA 4) | M - 77 | Pega pañete 100 G - 10 Holcim | Mampostería torre 1 eje J entre 1 al 19 apt 101,104, cuarto técnico, depósitos, cocina y baños, persona de vigilancia, correspondencia equipamiento y futuro comercio | 2025-07-14 | 2025-07-21 | 7 | 7.5 | 8.8 | 117.3 |  | 8.85 | 2 | 117.333
23472 - TERRA (MANAZANA 4) | M - 77 | Pega pañete 100 G - 10 Holcim | Mampostería torre 1 eje J entre 1 al 19 apt 101,104, cuarto técnico, depósitos, cocina y baños, persona de vigilancia, correspondencia equipamiento y futuro comercio | 2025-07-14 | 2025-07-21 | 7 | 7.5 | 8.9 | 118.7 |  | 8.85 | 2 | 118.667
23472 - TERRA (MANAZANA 4) | M - 76 | Pega pañete 100 G - 10 Holcim | Mampostería torre 1 eje A entre 1 al 19 apt 102, 103, 105, 106, 107, cuarto de basuras | 2025-07-14 | 2025-07-21 | 7 | 7.5 | 8.5 | 113.3 |  | 8.55 | 2 | 113.333
23472 - TERRA (MANAZANA 4) | M - 76 | Pega pañete 100 G - 10 Holcim | Mampostería torre 1 eje A entre 1 al 19 apt 102, 103, 105, 106, 107, cuarto de basuras | 2025-07-14 | 2025-07-21 | 7 | 7.5 | 8.6 | 114.7 |  | 8.55 | 2 | 114.667
23472 - TERRA (MANAZANA 4) | M-1383 | Outinord IND 1" | Entre torre 2 y 3 vigas V - 301, V - 302, V - 303 y las mensulas tipo 2 | 2025-12-17 | 2025-12-23 | 6 | 27.6 | 30.5 | 110.5 |  | 30.7 | 2 | 110.507
23472 - TERRA (MANAZANA 4) | M-1383 | Outinord IND 1" | Entre torre 2 y 3 vigas V - 301, V - 302, V - 303 y las mensulas tipo 2 | 2025-12-17 | 2025-12-23 | 6 | 27.6 | 30.9 | 112 |  | 30.7 | 2 | 111.957
23472 - TERRA (MANAZANA 4) | M - 1376 | Outinord IND 1 / 2 " | Salón comunal 2 bordillo de la matera tipo 1 eje 8 al 10 entre B – E | 2025-12-05 | 2025-12-11 | 6 | 27.6 | 27.6 | 100 |  | 27.75 | 2 | 100
23472 - TERRA (MANAZANA 4) | M - 1376 | Outinord IND 1 / 2 " | Salón comunal 2 bordillo de la matera tipo 1 eje 8 al 10 entre B – E | 2025-12-05 | 2025-12-11 | 6 | 27.6 | 27.9 | 101.1 |  | 27.75 | 2 | 101.087
23472 - TERRA (MANAZANA 4) | PL-1382 | Outinord IND 1" | Escalera torre 1 eje 17 al 19 entre D - G costado oriental piso 24 a cubierta | 2025-12-17 | 2025-12-23 | 6 | 20.7 | 26.6 | 128.5 |  | 26.3 | 2 | 128.502
23472 - TERRA (MANAZANA 4) | PL-1382 | Outinord IND 1" | Escalera torre 1 eje 17 al 19 entre D - G costado oriental piso 24 a cubierta | 2025-12-17 | 2025-12-23 | 6 | 20.7 | 26 | 125.6 |  | 26.3 | 2 | 125.604
23472 - TERRA (MANAZANA 4) | PL - 1378 | Outinord IND 1" | Escalera Torre 1 Eje 17 al 19 entre D – G costado oriental piso 22 al piso 23 | 2025-12-05 | 2025-12-11 | 6 | 20.7 | 27.8 | 134.3 |  | 27.95 | 2 | 134.3
23472 - TERRA (MANAZANA 4) | PL - 1378 | Outinord IND 1" | Escalera Torre 1 Eje 17 al 19 entre D – G costado oriental piso 22 al piso 23 | 2025-12-05 | 2025-12-11 | 6 | 20.7 | 28.1 | 135.7 |  | 27.95 | 2 | 135.749
23472 - TERRA (MANAZANA 4) | PL - 1377 | Outinord IND con fibra y inclución de aire 1" | Placa de cubierta torre 1 recorrido foso de ascensores 1 y 2 eje 8 al 10 entre D -E y placa de cubierta de las escaleras costado oriental eje 17 al 19 entre D – G y costado occidental eje 1 al 2 entre D – G | 2025-12-05 | 2025-12-11 | 6 | 20.7 | 28.1 | 135.7 | PLACA | 27.65 | 2 | 135.749
23472 - TERRA (MANAZANA 4) | PL - 1377 | Outinord IND con fibra y inclución de aire 1" | Placa de cubierta torre 1 recorrido foso de ascensores 1 y 2 eje 8 al 10 entre D -E y placa de cubierta de las escaleras costado oriental eje 17 al 19 entre D – G y costado occidental eje 1 al 2 entre D – G | 2025-12-05 | 2025-12-11 | 6 | 20.7 | 27.2 | 131.4 | PLACA | 27.65 | 2 | 131.401
23472 - TERRA (MANAZANA 4) | PL-1384 | Outinord IND 1" | Columnetas de la matera tipo 2 eje 10´ al 11´ entre C - D tramo matera tipo 3 eje A entre 9 al 11´ y la placa de la matera tipo 1 eje 8 al 9 entre A - B comunal 2 | 2025-12-18 | 2025-12-23 | 5 | 27.6 | 29.6 | 107.2 | PLACA | 29.75 | 2 | 107.246
23472 - TERRA (MANAZANA 4) | PL-1384 | Outinord IND 1" | Columnetas de la matera tipo 2 eje 10´ al 11´ entre C - D tramo matera tipo 3 eje A entre 9 al 11´ y la placa de la matera tipo 1 eje 8 al 9 entre A - B comunal 2 | 2025-12-18 | 2025-12-23 | 5 | 27.6 | 29.9 | 108.3 | PLACA | 29.75 | 2 | 108.333
23472 - TERRA (MANAZANA 4) | M-1205 | Outinord IND 1/2" | Muros torre 1 eje 6 al 11 entre F-J apt 1301,1312 | 2025-08-04 | 2025-08-09 | 5 | 27.5 | 20 | 72.7 | MURO | 19.8 | 2 | 72.727
23472 - TERRA (MANAZANA 4) | M-1205 | Outinord IND 1/2" | Muros torre 1 eje 6 al 11 entre F-J apt 1301,1312 | 2025-08-04 | 2025-08-09 | 5 | 27.5 | 19.6 | 71.3 | MURO | 19.8 | 2 | 71.273
23472 - TERRA (MANAZANA 4) | M-1203 | Outinord IND 1" | Salón comunal segundo tramo de escalera tipo 1 eje 3 al 4 entre A-B del piso 1 al piso 3 | 2025-08-04 | 2025-08-09 | 5 | 27.5 | 22.8 | 82.9 |  | 22.85 | 2 | 82.909
23472 - TERRA (MANAZANA 4) | M-1203 | Outinord IND 1" | Salón comunal segundo tramo de escalera tipo 1 eje 3 al 4 entre A-B del piso 1 al piso 3 | 2025-08-04 | 2025-08-09 | 5 | 27.5 | 22.9 | 83.3 |  | 22.85 | 2 | 83.273
23472 - TERRA (MANAZANA 4) | PL-1204 | Outinord IND 1" | Placa entrepiso torre 1 eje 13 al 19 entre A-E Apt 1408, 1409 y escalera eje 17 al 19 entre D-G costado oriental piso 10 al piso 11 | 2025-08-04 | 2025-08-09 | 5 | 20.6 | 14.5 | 70.4 | PLACA | 14.25 | 2 | 70.388
23472 - TERRA (MANAZANA 4) | PL-1204 | Outinord IND 1" | Placa entrepiso torre 1 eje 13 al 19 entre A-E Apt 1408, 1409 y escalera eje 17 al 19 entre D-G costado oriental piso 10 al piso 11 | 2025-08-04 | 2025-08-09 | 5 | 20.6 | 14 | 68 | PLACA | 14.25 | 2 | 67.961
23472 - TERRA (MANAZANA 4) | M - 1370 | Outinord IND 1 / 2 " | Vigas de acople cubierta torre 1 y muros M - 28 ( 2 ) M - 32 M - 15 ( 2 ) M - 18 ( 2 ) eje D entre 7 al 13 muros foso ascensor | 2025-11-28 | 2025-12-02 | 4 | 41.4 | 41.4 | 100 | MURO | 41.6 | 2 | 100
23472 - TERRA (MANAZANA 4) | M - 1370 | Outinord IND 1 / 2 " | Vigas de acople cubierta torre 1 y muros M - 28 ( 2 ) M - 32 M - 15 ( 2 ) M - 18 ( 2 ) eje D entre 7 al 13 muros foso ascensor | 2025-11-28 | 2025-12-02 | 4 | 41.4 | 41.8 | 101 | MURO | 41.6 | 2 | 100.966
23472 - TERRA (MANAZANA 4) | M - 1174 | Outinord IND 1/2" | Muros torre 1 eje 1 al 5 entre A - E apt 1104, 1105 | 2025-07-18 | 2025-07-22 | 4 | 34.5 | 33.6 | 97.4 | MURO | 33.8 | 2 | 97.391
23472 - TERRA (MANAZANA 4) | M - 1174 | Outinord IND 1/2" | Muros torre 1 eje 1 al 5 entre A - E apt 1104, 1105 | 2025-07-18 | 2025-07-22 | 4 | 34.5 | 34 | 98.6 | MURO | 33.8 | 2 | 98.551
23472 - TERRA (MANAZANA 4) | M - 1160 | Outinord IND 1/2" | Muros Torre 1 eje 1 al 5 Entre A - E Apt 1004, 1005 | 2025-07-11 | 2025-07-15 | 4 | 34.5 | 27.4 | 79.4 | MURO | 27.6 | 2 | 79.42
23472 - TERRA (MANAZANA 4) | M - 1160 | Outinord IND 1/2" | Muros Torre 1 eje 1 al 5 Entre A - E Apt 1004, 1005 | 2025-07-11 | 2025-07-15 | 4 | 34.5 | 27.8 | 80.6 | MURO | 27.6 | 2 | 80.58
23472 - TERRA (MANAZANA 4) | M-1144 | Outinord IND ½" | Muros torre 1 eje 1 al 5 entre A-E apto 904, 905 | 2025-07-04 | 2025-07-08 | 4 | 34.5 | 31 | 89.9 | MURO | 31.05 | 2 | 89.855
23472 - TERRA (MANAZANA 4) | M-1144 | Outinord IND ½" | Muros torre 1 eje 1 al 5 entre A-E apto 904, 905 | 2025-07-04 | 2025-07-08 | 4 | 34.5 | 31.1 | 90.1 | MURO | 31.05 | 2 | 90.145
23472 - TERRA (MANAZANA 4) | PL - 1371 | Outinord IND 1/2" | Escalera torre 1 costado occidental eje 1 al 2 entre D - G piso 22 al piso 23 | 2025-11-28 | 2025-12-02 | 4 | 28 | 19.1 | 68.2 |  | 18.85 | 2 | 68.214
23472 - TERRA (MANAZANA 4) | PL - 1371 | Outinord IND 1/2" | Escalera torre 1 costado occidental eje 1 al 2 entre D - G piso 22 al piso 23 | 2025-11-28 | 2025-12-02 | 4 | 28 | 18.6 | 66.4 |  | 18.85 | 2 | 66.429
23472 - TERRA (MANAZANA 4) | PL - 1407 | Outinord IND 1" | Salón comunal 1, placa contrapiso eje 1 - P/ 3 - P, A - P / B - P Costado Sur | 2026-05-29 | 2026-06-02 | 4 | 27.6 | 22.8 | 82.6 | PLACA | 22.85 | 2 | 82.609
23472 - TERRA (MANAZANA 4) | PL - 1407 | Outinord IND 1" | Salón comunal 1, placa contrapiso eje 1 - P/ 3 - P, A - P / B - P Costado Sur | 2026-05-29 | 2026-06-02 | 4 | 27.6 | 22.9 | 83 | PLACA | 22.85 | 2 | 82.971
23472 - TERRA (MANAZANA 4) | PL 1390 | Outinord IND | Salon comunal 2 vigas vm1 y placa de la metera tipo 2 piso 1 eje 10 al 11 entre C - D | 2026-01-30 | 2026-02-03 | 4 | 27.6 | 30.3 | 109.8 | PLACA | 30.15 | 2 | 109.783
23472 - TERRA (MANAZANA 4) | PL 1390 | Outinord IND | Salon comunal 2 vigas vm1 y placa de la metera tipo 2 piso 1 eje 10 al 11 entre C - D | 2026-01-30 | 2026-02-03 | 4 | 27.6 | 30 | 108.7 | PLACA | 30.15 | 2 | 108.696
23472 - TERRA (MANAZANA 4) | M-1389 | Outinord IND ½" | Muro de contención MC - 1 eje A - P entre 1 - P, 3 - P salon comunal 2 carcamo rampa vehicular eje 7 entre A - B salon comunal 2 | 2026-01-23 | 2026-01-26 | 4 | 27.6 | 24.5 | 88.8 | MURO | 24.25 | 2 | 88.768
23472 - TERRA (MANAZANA 4) | M-1389 | Outinord IND ½" | Muro de contención MC - 1 eje A - P entre 1 - P, 3 - P salon comunal 2 carcamo rampa vehicular eje 7 entre A - B salon comunal 2 | 2026-01-23 | 2026-01-26 | 4 | 27.6 | 24 | 87 | MURO | 24.25 | 2 | 86.957
23472 - TERRA (MANAZANA 4) | M - 1381 | Outinord IND 1 / 2 " | Muros torre 1 recorrido del ascensor M - 21 ( 2 ) M - 05 eje 8 al 9 entre D - E | 2025-12-12 | 2025-12-16 | 4 | 27.6 | 17.9 | 64.9 | MURO | 17.6 | 2 | 64.855
23472 - TERRA (MANAZANA 4) | M - 1381 | Outinord IND 1 / 2 " | Muros torre 1 recorrido del ascensor M - 21 ( 2 ) M - 05 eje 8 al 9 entre D - E | 2025-12-12 | 2025-12-16 | 4 | 27.6 | 17.3 | 62.7 | MURO | 17.6 | 2 | 62.681
23472 - TERRA (MANAZANA 4) | M - 1364 | Outinord IND 1/2" | Muros de la escalera entre Torres 2 y 3 N + 5.95 al N + 9.25 | 2025-11-21 | 2025-11-25 | 4 | 27.6 | 26.2 | 94.9 | MURO | 26 | 2 | 94.928
23472 - TERRA (MANAZANA 4) | M - 1364 | Outinord IND 1/2" | Muros de la escalera entre Torres 2 y 3 N + 5.95 al N + 9.25 | 2025-11-21 | 2025-11-25 | 4 | 27.6 | 25.8 | 93.5 | MURO | 26 | 2 | 93.478
23472 - TERRA (MANAZANA 4) | M - 1361 | Outinord IND 1/2" | Muros torre 1 eje 1 al 5 entre A - E apt 2404, 2405 y muro divisorio alcoba eje 6 entre I - J apt 2402 | 2025-11-14 | 2025-11-18 | 4 | 27.6 | 22.1 | 80.1 | MURO | 21.75 | 2 | 80.072
23472 - TERRA (MANAZANA 4) | M - 1361 | Outinord IND 1/2" | Muros torre 1 eje 1 al 5 entre A - E apt 2404, 2405 y muro divisorio alcoba eje 6 entre I - J apt 2402 | 2025-11-14 | 2025-11-18 | 4 | 27.6 | 21.4 | 77.5 | MURO | 21.75 | 2 | 77.536
23472 - TERRA (MANAZANA 4) | M - 1344 | Outinord IND 1/2" | Muros torre 1 eje 12 al 14 entre F – J apto 2311 y los muros eje 6 entre A – C, 8 / A -C, 9 – A, 11 – A, 12 – AC entre torres 2 y 3 | 2025-10-31 | 2025-11-04 | 4 | 27.6 | 26.2 | 94.9 | MURO | 25.75 | 2 | 94.928
23472 - TERRA (MANAZANA 4) | M - 1344 | Outinord IND 1/2" | Muros torre 1 eje 12 al 14 entre F – J apto 2311 y los muros eje 6 entre A – C, 8 / A -C, 9 – A, 11 – A, 12 – AC entre torres 2 y 3 | 2025-10-31 | 2025-11-04 | 4 | 27.6 | 25.3 | 91.7 | MURO | 25.75 | 2 | 91.667
23472 - TERRA (MANAZANA 4) | M - 1330 | Outinord IND 1/2" | Muros torre 1 eje 6 al 11 entre F - J apt 2201 - 2212 | 2025-10-24 | 2025-10-28 | 4 | 27.6 | 20.4 | 73.9 | MURO | 20.25 | 2 | 73.913
23472 - TERRA (MANAZANA 4) | M - 1330 | Outinord IND 1/2" | Muros torre 1 eje 6 al 11 entre F - J apt 2201 - 2212 | 2025-10-24 | 2025-10-28 | 4 | 27.6 | 20.1 | 72.8 | MURO | 20.25 | 2 | 72.826
23472 - TERRA (MANAZANA 4) | PL - 1328 | Outinord IND ayuda de bombeo | Salón comunal placa de contrapiso eje 7´al 10 entre A - E | 2025-10-24 | 2025-10-28 | 4 | 27.6 | 17.7 | 64.1 | PLACA | 17.5 | 2 | 64.13
23472 - TERRA (MANAZANA 4) | PL - 1328 | Outinord IND ayuda de bombeo | Salón comunal placa de contrapiso eje 7´al 10 entre A - E | 2025-10-24 | 2025-10-28 | 4 | 27.6 | 17.3 | 62.7 | PLACA | 17.5 | 2 | 62.681
23472 - TERRA (MANAZANA 4) | PL - 1327 | Outinord IND ayuda de bombeo | Salón comunal placa de contrapiso eje 7´al 10 entre A - E | 2025-10-24 | 2025-10-28 | 4 | 27.6 | 26.6 | 96.4 | PLACA | 26.35 | 2 | 96.377
23472 - TERRA (MANAZANA 4) | PL - 1327 | Outinord IND ayuda de bombeo | Salón comunal placa de contrapiso eje 7´al 10 entre A - E | 2025-10-24 | 2025-10-28 | 4 | 27.6 | 26.1 | 94.6 | PLACA | 26.35 | 2 | 94.565
23472 - TERRA (MANAZANA 4) | M - 1309 | Outinord IND 1/2" | Muros torre 1 eje 12 al 19 entre F - J apt 2110 - 2111 | 2025-10-10 | 2025-10-14 | 4 | 27.6 | 22.8 | 82.6 | MURO | 22.7 | 2 | 82.609
23472 - TERRA (MANAZANA 4) | M - 1309 | Outinord IND 1/2" | Muros torre 1 eje 12 al 19 entre F - J apt 2110 - 2111 | 2025-10-10 | 2025-10-14 | 4 | 27.6 | 22.6 | 81.9 | MURO | 22.7 | 2 | 81.884
23472 - TERRA (MANAZANA 4) | M - 1296 | Outinord IND 1/2" | Muros Torre 1 eje 12 al 19 entre F - J Apt 2010, 2011 | 2025-10-03 | 2025-10-07 | 4 | 27.6 | 25.4 | 92 | MURO | 25.05 | 2 | 92.029
23472 - TERRA (MANAZANA 4) | M - 1296 | Outinord IND 1/2" | Muros Torre 1 eje 12 al 19 entre F - J Apt 2010, 2011 | 2025-10-03 | 2025-10-07 | 4 | 27.6 | 24.7 | 89.5 | MURO | 25.05 | 2 | 89.493
23472 - TERRA (MANAZANA 4) | M - 1284 | Outinord IND 1/2" | Muros Torre 1 eje 12 al 19 entre F - J Apt 1910, 1911 | 2025-09-26 | 2025-09-30 | 4 | 27.6 | 28.6 | 103.6 | MURO | 28.5 | 2 | 103.623
23472 - TERRA (MANAZANA 4) | M - 1284 | Outinord IND 1/2" | Muros Torre 1 eje 12 al 19 entre F - J Apt 1910, 1911 | 2025-09-26 | 2025-09-30 | 4 | 27.6 | 28.4 | 102.9 | MURO | 28.5 | 2 | 102.899
23472 - TERRA (MANAZANA 4) | M - 1271 | Outinord IND 1/2" | Muros Torre 1 eje 12 al 19 entre F - J Apt 1810, 1811 | 2025-09-19 | 2025-09-23 | 4 | 27.6 | 26.6 | 96.4 | MURO | 26.45 | 2 | 96.377
23472 - TERRA (MANAZANA 4) | M - 1271 | Outinord IND 1/2" | Muros Torre 1 eje 12 al 19 entre F - J Apt 1810, 1811 | 2025-09-19 | 2025-09-23 | 4 | 27.6 | 26.3 | 95.3 | MURO | 26.45 | 2 | 95.29
23472 - TERRA (MANAZANA 4) | PL 1266 | Outinord IND. 1" | Salón comunal vigas y placa de entrepiso eje 1 al 4 entre BP - B piso 3 comunal 1 y escalera tipo 5 eje B - C entre 7" - 7 piso 5 a cubierta comunal 2 | 2025-09-12 | 2025-09-16 | 4 | 27.6 | 20.7 | 75 | PLACA | 20.85 | 2 | 75
23472 - TERRA (MANAZANA 4) | PL 1266 | Outinord IND. 1" | Salón comunal vigas y placa de entrepiso eje 1 al 4 entre BP - B piso 3 comunal 1 y escalera tipo 5 eje B - C entre 7" - 7 piso 5 a cubierta comunal 2 | 2025-09-12 | 2025-09-16 | 4 | 27.6 | 21 | 76.1 | PLACA | 20.85 | 2 | 76.087
23472 - TERRA (MANAZANA 4) | M-1257 | Outinord IND 1/2" | Muros torre 1 eje 6 al 11 entre A-E apt 1706-1707 | 2025-09-05 | 2025-09-09 | 4 | 27.6 | 19.3 | 69.9 | MURO | 19.05 | 2 | 69.928
23472 - TERRA (MANAZANA 4) | M-1257 | Outinord IND 1/2" | Muros torre 1 eje 6 al 11 entre A-E apt 1706-1707 | 2025-09-05 | 2025-09-09 | 4 | 27.6 | 18.8 | 68.1 | MURO | 19.05 | 2 | 68.116
23472 - TERRA (MANAZANA 4) | PL-1255 | Outinord IND 1" | Salón comunal vigas y placa eje 8 al 11 entre D-E piso 1 y muros pérgolas N+19.35 torre 1 | 2025-09-05 | 2025-09-09 | 4 | 27.6 | 27.2 | 98.6 | MURO | 27 | 2 | 98.551
23472 - TERRA (MANAZANA 4) | PL-1255 | Outinord IND 1" | Salón comunal vigas y placa eje 8 al 11 entre D-E piso 1 y muros pérgolas N+19.35 torre 1 | 2025-09-05 | 2025-09-09 | 4 | 27.6 | 26.8 | 97.1 | MURO | 27 | 2 | 97.101
23472 - TERRA (MANAZANA 4) | M - 1243 | Outinord IND 1 / 2" | Muros torre 1 eje 6 al 11 entre A - E apt 1606, 1607 | 2025-08-29 | 2025-09-02 | 4 | 27.6 | 21.1 | 76.4 | MURO | 20.85 | 2 | 76.449
23472 - TERRA (MANAZANA 4) | M - 1243 | Outinord IND 1 / 2" | Muros torre 1 eje 6 al 11 entre A - E apt 1606, 1607 | 2025-08-29 | 2025-09-02 | 4 | 27.6 | 20.6 | 74.6 | MURO | 20.85 | 2 | 74.638
23472 - TERRA (MANAZANA 4) | M-1230 | Outinord IND ½" | Muros torre 1 eje 6 al 11 entre A - E apto 1506, 1507 | 2025-08-22 | 2025-08-26 | 4 | 27.6 | 32.2 | 116.7 | MURO | 31.6 | 2 | 116.667
23472 - TERRA (MANAZANA 4) | M-1230 | Outinord IND ½" | Muros torre 1 eje 6 al 11 entre A - E apto 1506, 1507 | 2025-08-22 | 2025-08-26 | 4 | 27.6 | 31 | 112.3 | MURO | 31.6 | 2 | 112.319
23472 - TERRA (MANAZANA 4) | M - 1222 | Outinord IND 1/2" | Muros torre 1 eje 1 al 5 entre A - J apt 1404, 1405 | 2025-08-15 | 2025-08-19 | 4 | 27.6 | 20.7 | 75 | MURO | 20.2 | 2 | 75
23472 - TERRA (MANAZANA 4) | M - 1222 | Outinord IND 1/2" | Muros torre 1 eje 1 al 5 entre A - J apt 1404, 1405 | 2025-08-15 | 2025-08-19 | 4 | 27.6 | 19.7 | 71.4 | MURO | 20.2 | 2 | 71.377
23472 - TERRA (MANAZANA 4) | M - 1201 | Outinord IND 1/2" | Muros torre 1 eje 12 al 19 entre F - J apt 1310, 1311 | 2025-08-01 | 2025-08-05 | 4 | 27.6 | 24.9 | 90.2 | MURO | 24.7 | 2 | 90.217
23472 - TERRA (MANAZANA 4) | M - 1201 | Outinord IND 1/2" | Muros torre 1 eje 12 al 19 entre F - J apt 1310, 1311 | 2025-08-01 | 2025-08-05 | 4 | 27.6 | 24.5 | 88.8 | MURO | 24.7 | 2 | 88.768
23472 - TERRA (MANAZANA 4) | M - 1190 | Outinord IND 1/2" | Muros torre 1, eje 13 al 19 entre F - J, Apt. 1310 - 1311. | 2025-07-25 | 2025-07-29 | 4 | 27.6 | 21.5 | 77.9 | MURO | 21.15 | 2 | 77.899
23472 - TERRA (MANAZANA 4) | M - 1190 | Outinord IND 1/2" | Muros torre 1, eje 13 al 19 entre F - J, Apt. 1310 - 1311. | 2025-07-25 | 2025-07-29 | 4 | 27.6 | 20.8 | 75.4 | MURO | 21.15 | 2 | 75.362
23472 - TERRA (MANAZANA 4) | M-1207 | Outinord IND 1/2" | Muros torre 1 eje 1 al 5 entre A-F apto 1304.1305 | 2025-08-05 | 2025-08-09 | 4 | 27.5 | 18.9 | 68.7 | MURO | 18.75 | 2 | 68.727
23472 - TERRA (MANAZANA 4) | M-1207 | Outinord IND 1/2" | Muros torre 1 eje 1 al 5 entre A-F apto 1304.1305 | 2025-08-05 | 2025-08-09 | 4 | 27.5 | 18.6 | 67.6 | MURO | 18.75 | 2 | 67.636
23472 - TERRA (MANAZANA 4) | PL - 1391 | Outinord IND 1" | Escalera torre 1 eje 1 al 2 entre C - D costado occidental piso 24 a cubierta bordillos de las placas de la cubierta de los ascensores y escaleras eje 17' entre D - F , E - F y eje E entre 8 al 11' | 2026-01-30 | 2026-02-03 | 4 | 20.7 | 22.3 | 107.7 | PLACA | 22.15 | 2 | 107.729
23472 - TERRA (MANAZANA 4) | PL - 1391 | Outinord IND 1" | Escalera torre 1 eje 1 al 2 entre C - D costado occidental piso 24 a cubierta bordillos de las placas de la cubierta de los ascensores y escaleras eje 17' entre D - F , E - F y eje E entre 8 al 11' | 2026-01-30 | 2026-02-03 | 4 | 20.7 | 22 | 106.3 | PLACA | 22.15 | 2 | 106.28
23472 - TERRA (MANAZANA 4) | PL-1385 | Outinord IND con fibra y inclusión de aire | Placa de cubierta torre 1 cuarto de sets y recorrido ascensor | 2025-12-19 | 2025-12-23 | 4 | 20.7 | 21.6 | 104.3 | PLACA | 21.3 | 2 | 104.348
23472 - TERRA (MANAZANA 4) | PL-1385 | Outinord IND con fibra y inclusión de aire | Placa de cubierta torre 1 cuarto de sets y recorrido ascensor | 2025-12-19 | 2025-12-23 | 4 | 20.7 | 21 | 101.4 | PLACA | 21.3 | 2 | 101.449
23472 - TERRA (MANAZANA 4) | PL - 1380 | Outinord IND 1" | Escalera costado oriental torre 1 eje 17 al 19 entre D – G piso 23 al piso 24 | 2025-12-12 | 2025-12-16 | 4 | 20.7 | 18.1 | 87.4 |  | 18.2 | 2 | 87.44
23472 - TERRA (MANAZANA 4) | PL - 1380 | Outinord IND 1" | Escalera costado oriental torre 1 eje 17 al 19 entre D – G piso 23 al piso 24 | 2025-12-12 | 2025-12-16 | 4 | 20.7 | 18.3 | 88.4 |  | 18.2 | 2 | 88.406
23472 - TERRA (MANAZANA 4) | PL - 1365 | Outinord IND con inclusión de aire y fibra de polipropileno | Placa Cubierta Torre 1 Eje 1 al 12 entre A - E | 2025-11-21 | 2025-11-25 | 4 | 20.7 | 13.3 | 64.3 | PLACA | 13.1 | 2 | 64.251
23472 - TERRA (MANAZANA 4) | PL - 1365 | Outinord IND con inclusión de aire y fibra de polipropileno | Placa Cubierta Torre 1 Eje 1 al 12 entre A - E | 2025-11-21 | 2025-11-25 | 4 | 20.7 | 12.9 | 62.3 | PLACA | 13.1 | 2 | 62.319
23472 - TERRA (MANAZANA 4) | PL - 1343 | Outinord IND 1" | Placa entre piso torre 1 eje 1 al 5 entre F – J aptos 2302, 2303 | 2025-10-31 | 2025-11-04 | 4 | 20.7 | 19.8 | 95.7 | PLACA | 19.85 | 2 | 95.652
23472 - TERRA (MANAZANA 4) | PL - 1343 | Outinord IND 1" | Placa entre piso torre 1 eje 1 al 5 entre F – J aptos 2302, 2303 | 2025-10-31 | 2025-11-04 | 4 | 20.7 | 19.9 | 96.1 | PLACA | 19.85 | 2 | 96.135
23472 - TERRA (MANAZANA 4) | PL - 1329 | Outinord IND 1" | Placa entrepiso torre 1 eje 13 al 19 entre A - E apt 2308 - 2309 | 2025-10-24 | 2025-10-28 | 4 | 20.7 | 19.1 | 92.3 | PLACA | 19.45 | 2 | 92.271
23472 - TERRA (MANAZANA 4) | PL - 1329 | Outinord IND 1" | Placa entrepiso torre 1 eje 13 al 19 entre A - E apt 2308 - 2309 | 2025-10-24 | 2025-10-28 | 4 | 20.7 | 19.8 | 95.7 | PLACA | 19.45 | 2 | 95.652
23472 - TERRA (MANAZANA 4) | PL - 1308 | Outinord IND 1" | Placa entrepiso torre 1 eje 1 al 5 entre A - E apt 2104 - 2105 | 2025-10-10 | 2025-10-14 | 4 | 20.7 | 14.5 | 70 | PLACA | 14.15 | 2 | 70.048
23472 - TERRA (MANAZANA 4) | PL - 1308 | Outinord IND 1" | Placa entrepiso torre 1 eje 1 al 5 entre A - E apt 2104 - 2105 | 2025-10-10 | 2025-10-14 | 4 | 20.7 | 13.8 | 66.7 | PLACA | 14.15 | 2 | 66.667
23472 - TERRA (MANAZANA 4) | PL - 1295 | Outinord IND 1" | Placa Entrepiso Torre 1 Eje 1 al 5 entre A - E Apt 2004, 2005 | 2025-10-03 | 2025-10-07 | 4 | 20.7 | 18.4 | 88.9 | PLACA | 18.5 | 2 | 88.889
23472 - TERRA (MANAZANA 4) | PL - 1295 | Outinord IND 1" | Placa Entrepiso Torre 1 Eje 1 al 5 entre A - E Apt 2004, 2005 | 2025-10-03 | 2025-10-07 | 4 | 20.7 | 18.6 | 89.9 | PLACA | 18.5 | 2 | 89.855
23472 - TERRA (MANAZANA 4) | PL - 1283 | Outinord IND 1" | Placa Entrepiso Torre 1 Eje 1 al 5 entreA - E Apt 1904 , 1905 | 2025-09-26 | 2025-09-30 | 4 | 20.7 | 17.2 | 83.1 | PLACA | 16.8 | 2 | 83.092
23472 - TERRA (MANAZANA 4) | PL - 1283 | Outinord IND 1" | Placa Entrepiso Torre 1 Eje 1 al 5 entreA - E Apt 1904 , 1905 | 2025-09-26 | 2025-09-30 | 4 | 20.7 | 16.4 | 79.2 | PLACA | 16.8 | 2 | 79.227
23472 - TERRA (MANAZANA 4) | PL-1256 | Outinord IND 1" | Placa entrepiso torre 1 eje 1 al 5 entre F-J apt 1702-1703 | 2025-09-05 | 2025-09-09 | 4 | 20.7 | 19.8 | 95.7 | PLACA | 19.6 | 2 | 95.652
23472 - TERRA (MANAZANA 4) | PL-1256 | Outinord IND 1" | Placa entrepiso torre 1 eje 1 al 5 entre F-J apt 1702-1703 | 2025-09-05 | 2025-09-09 | 4 | 20.7 | 19.4 | 93.7 | PLACA | 19.6 | 2 | 93.72
23472 - TERRA (MANAZANA 4) | PL - 1242 | Outinord IND 1" | Placa entrepiso torre 1 eje 1 al 6 entre F - J apt 1603, 1602 | 2025-08-29 | 2025-09-02 | 4 | 20.7 | 20.6 | 99.5 | PLACA | 20.7 | 2 | 99.517
23472 - TERRA (MANAZANA 4) | PL - 1242 | Outinord IND 1" | Placa entrepiso torre 1 eje 1 al 6 entre F - J apt 1603, 1602 | 2025-08-29 | 2025-09-02 | 4 | 20.7 | 20.8 | 100.5 | PLACA | 20.7 | 2 | 100.483
23472 - TERRA (MANAZANA 4) | PL-1229 | Outinord IND 1" | Placa entrepiso torre 1 eje 1 al 7 entre F - J apto 1502, 1503 y escalera eje 17 al 19 entre D - G piso 11 a piso 12 costado oriental | 2025-08-22 | 2025-08-26 | 4 | 20.7 | 18.7 | 90.3 | PLACA | 18.5 | 2 | 90.338
23472 - TERRA (MANAZANA 4) | PL-1229 | Outinord IND 1" | Placa entrepiso torre 1 eje 1 al 7 entre F - J apto 1502, 1503 y escalera eje 17 al 19 entre D - G piso 11 a piso 12 costado oriental | 2025-08-22 | 2025-08-26 | 4 | 20.7 | 18.3 | 88.4 | PLACA | 18.5 | 2 | 88.406
23472 - TERRA (MANAZANA 4) | PL - 1221 | Outinord IND 1" | Placa entrepiso torre 1 eje 13 al 19 entre F - J apt 1510, 1511 y escalera eje 17 al 19 entre D - G piso 10 al piso 11 costado oriental | 2025-08-15 | 2025-08-19 | 4 | 20.7 | 20.3 | 98.1 | PLACA | 20.15 | 2 | 98.068
23472 - TERRA (MANAZANA 4) | PL - 1221 | Outinord IND 1" | Placa entrepiso torre 1 eje 13 al 19 entre F - J apt 1510, 1511 y escalera eje 17 al 19 entre D - G piso 10 al piso 11 costado oriental | 2025-08-15 | 2025-08-19 | 4 | 20.7 | 20 | 96.6 | PLACA | 20.15 | 2 | 96.618
23472 - TERRA (MANAZANA 4) | PL - 1189 | Outinord IND 1" | Placa entrepiso torre 1, eje 13 al 19 entre F - J, Apt. 1310, 1311 y escalera costado oriental, eje 17 al 19 entre D - E, piso 9 al piso 10. | 2025-07-25 | 2025-07-29 | 4 | 20.7 | 10.8 | 52.2 | PLACA | 10.7 | 2 | 52.174
23472 - TERRA (MANAZANA 4) | PL - 1189 | Outinord IND 1" | Placa entrepiso torre 1, eje 13 al 19 entre F - J, Apt. 1310, 1311 y escalera costado oriental, eje 17 al 19 entre D - E, piso 9 al piso 10. | 2025-07-25 | 2025-07-29 | 4 | 20.7 | 10.6 | 51.2 | PLACA | 10.7 | 2 | 51.208
23472 - TERRA (MANAZANA 4) | PL - 1173 | Outinord IND 1" | Placa entrepiso torre 1 eje 13 al 19 entre F - J apt 1210, 1211 | 2025-07-18 | 2025-07-22 | 4 | 20.7 | 16.8 | 81.2 | PLACA | 16.7 | 2 | 81.159
23472 - TERRA (MANAZANA 4) | PL - 1173 | Outinord IND 1" | Placa entrepiso torre 1 eje 13 al 19 entre F - J apt 1210, 1211 | 2025-07-18 | 2025-07-22 | 4 | 20.7 | 16.6 | 80.2 | PLACA | 16.7 | 2 | 80.193
23472 - TERRA (MANAZANA 4) | PL - 1159 | Outinord IND 1" | Placa Entrepiso Torre 1 Eje 13 al 19 entre F - J Apt 1110, 1111 y escalera costado oriental eje 17 al 19 entre D - G Piso 7 al piso 8 | 2025-07-11 | 2025-07-15 | 4 | 20.7 | 16.1 | 77.8 | PLACA | 16.15 | 2 | 77.778
23472 - TERRA (MANAZANA 4) | PL - 1159 | Outinord IND 1" | Placa Entrepiso Torre 1 Eje 13 al 19 entre F - J Apt 1110, 1111 y escalera costado oriental eje 17 al 19 entre D - G Piso 7 al piso 8 | 2025-07-11 | 2025-07-15 | 4 | 20.7 | 16.2 | 78.3 | PLACA | 16.15 | 2 | 78.261
23472 - TERRA (MANAZANA 4) | PL-1143 | Outinord IND 1" | Placa entrepiso torre 1 eje 13 al 19 entre F-J apto 1010, 1011 y escalera costado oriental piso 6 a piso 7 eje 17 al 19 entre D-G | 2025-07-04 | 2025-07-08 | 4 | 20.7 | 15.7 | 75.8 | PLACA | 15.3 | 2 | 75.845
23472 - TERRA (MANAZANA 4) | PL-1143 | Outinord IND 1" | Placa entrepiso torre 1 eje 13 al 19 entre F-J apto 1010, 1011 y escalera costado oriental piso 6 a piso 7 eje 17 al 19 entre D-G | 2025-07-04 | 2025-07-08 | 4 | 20.7 | 14.9 | 72 | PLACA | 15.3 | 2 | 71.981
23472 - TERRA (MANAZANA 4) | PL-1206 | Outinord IND 1" | Placa entre piso torre 1 eje 13 al 19 entre F-J Apto 1410-1411 | 2025-08-05 | 2025-08-09 | 4 | 20.6 | 15 | 72.8 | PLACA | 14.8 | 2 | 72.816
23472 - TERRA (MANAZANA 4) | PL-1206 | Outinord IND 1" | Placa entre piso torre 1 eje 13 al 19 entre F-J Apto 1410-1411 | 2025-08-05 | 2025-08-09 | 4 | 20.6 | 14.6 | 70.9 | PLACA | 14.8 | 2 | 70.874
23472 - TERRA (MANAZANA 4) | M - 1373 | Outinord IND 1 / 2" | Vigas de acople torre 1 eje 6 entre 7 al 13 | 2025-12-01 | 2025-12-04 | 3 | 41.4 | 34.8 | 84.1 |  | 34.25 | 2 | 84.058
23472 - TERRA (MANAZANA 4) | M - 1373 | Outinord IND 1 / 2" | Vigas de acople torre 1 eje 6 entre 7 al 13 | 2025-12-01 | 2025-12-04 | 3 | 41.4 | 33.7 | 81.4 |  | 34.25 | 2 | 81.401
23472 - TERRA (MANAZANA 4) | M - 1403 | Tremie 1/2" | Menzula entre torres 2 y 3 | 2026-04-25 | 2026-04-28 | 3 | 34.5 | 20.4 | 59.1 |  | 20.25 | 2 | 59.13
23472 - TERRA (MANAZANA 4) | M - 1403 | Tremie 1/2" | Menzula entre torres 2 y 3 | 2026-04-25 | 2026-04-28 | 3 | 34.5 | 20.1 | 58.3 |  | 20.25 | 2 | 58.261
23472 - TERRA (MANAZANA 4) | M - 1176 | Outinord IND 1/2" | Muros torre 1 eje 1 al 5 entre F - J apt 1102, 1103 | 2025-07-19 | 2025-07-22 | 3 | 34.5 | 23.4 | 67.8 | MURO | 23.5 | 2 | 67.826
23472 - TERRA (MANAZANA 4) | M - 1176 | Outinord IND 1/2" | Muros torre 1 eje 1 al 5 entre F - J apt 1102, 1103 | 2025-07-19 | 2025-07-22 | 3 | 34.5 | 23.6 | 68.4 | MURO | 23.5 | 2 | 68.406
23472 - TERRA (MANAZANA 4) | M - 1169 | Outinord IND. 1/2" | Muros Torre 1 Eje 6 al 11 entre A - E Apt 1106, 1107 | 2025-07-16 | 2025-07-19 | 3 | 34.5 | 24.4 | 70.7 | MURO | 24.5 | 2 | 70.725
23472 - TERRA (MANAZANA 4) | M - 1169 | Outinord IND. 1/2" | Muros Torre 1 Eje 6 al 11 entre A - E Apt 1106, 1107 | 2025-07-16 | 2025-07-19 | 3 | 34.5 | 24.6 | 71.3 | MURO | 24.5 | 2 | 71.304
23472 - TERRA (MANAZANA 4) | M - 1172 | Outinord IND. 1/2" | Muros Torre 1 Eje 6 al 11 entre F - J Apt 1101, 1112 | 2025-07-17 | 2025-07-20 | 3 | 34.5 | 24.4 | 70.7 | MURO | 24.5 | 2 | 70.725
23472 - TERRA (MANAZANA 4) | M - 1172 | Outinord IND. 1/2" | Muros Torre 1 Eje 6 al 11 entre F - J Apt 1101, 1112 | 2025-07-17 | 2025-07-20 | 3 | 34.5 | 24.6 | 71.3 | MURO | 24.5 | 2 | 71.304
23472 - TERRA (MANAZANA 4) | M-1167 | Outinord IND ½" | Muros torre 1 eje 12 al 19 entre F- J apto 1110, 1111 | 2025-07-15 | 2025-07-18 | 3 | 34.5 | 20.9 | 60.6 | MURO | 21.05 | 2 | 60.58
23472 - TERRA (MANAZANA 4) | M-1167 | Outinord IND ½" | Muros torre 1 eje 12 al 19 entre F- J apto 1110, 1111 | 2025-07-15 | 2025-07-18 | 3 | 34.5 | 21.2 | 61.4 | MURO | 21.05 | 2 | 61.449
23472 - TERRA (MANAZANA 4) | M-1165 | Outinord IND ½" | Muros torre 1 eje 12 al 19 entre A - E apto 1108, 1109 | 2025-07-14 | 2025-07-17 | 3 | 34.5 | 22.2 | 64.3 | MURO | 22.35 | 2 | 64.348
23472 - TERRA (MANAZANA 4) | M-1165 | Outinord IND ½" | Muros torre 1 eje 12 al 19 entre A - E apto 1108, 1109 | 2025-07-14 | 2025-07-17 | 3 | 34.5 | 22.5 | 65.2 | MURO | 22.35 | 2 | 65.217
23472 - TERRA (MANAZANA 4) | M - 1162 | Outinord IND 1/2" | Muros Torre 1 eje 1 al 5 entre F - J Apt 1002, 1003 | 2025-07-12 | 2025-07-15 | 3 | 34.5 | 21.3 | 61.7 | MURO | 21.4 | 2 | 61.739
23472 - TERRA (MANAZANA 4) | M - 1162 | Outinord IND 1/2" | Muros Torre 1 eje 1 al 5 entre F - J Apt 1002, 1003 | 2025-07-12 | 2025-07-15 | 3 | 34.5 | 21.5 | 62.3 | MURO | 21.4 | 2 | 62.319
23472 - TERRA (MANAZANA 4) | M - 1156 | Outinord IND 1/2" | Muros torre 1, eje 6 al 11 entre A - E, Apt. 1006, 1007. | 2025-07-09 | 2025-07-12 | 3 | 34.5 | 30.2 | 87.5 | MURO | 30.4 | 2 | 87.536
23472 - TERRA (MANAZANA 4) | M - 1156 | Outinord IND 1/2" | Muros torre 1, eje 6 al 11 entre A - E, Apt. 1006, 1007. | 2025-07-09 | 2025-07-12 | 3 | 34.5 | 30.6 | 88.7 | MURO | 30.4 | 2 | 88.696
23472 - TERRA (MANAZANA 4) | M-1158 | Outinord IND ½" | Muros torre 1 eje 6 al 11 entre F - J apto 1001, 1012 | 2025-07-10 | 2025-07-13 | 3 | 34.5 | 27.8 | 80.6 | MURO | 27.95 | 2 | 80.58
23472 - TERRA (MANAZANA 4) | M-1158 | Outinord IND ½" | Muros torre 1 eje 6 al 11 entre F - J apto 1001, 1012 | 2025-07-10 | 2025-07-13 | 3 | 34.5 | 28.1 | 81.4 | MURO | 27.95 | 2 | 81.449
23472 - TERRA (MANAZANA 4) | M - 1148 | Outinord IND 1/2" | Muros Torre 1 Eje 12 al 19 Entre A - E Apt 1001 , 1002 | 2025-07-07 | 2025-07-10 | 3 | 34.5 | 32.2 | 93.3 | MURO | 32.1 | 2 | 93.333
23472 - TERRA (MANAZANA 4) | M - 1148 | Outinord IND 1/2" | Muros Torre 1 Eje 12 al 19 Entre A - E Apt 1001 , 1002 | 2025-07-07 | 2025-07-10 | 3 | 34.5 | 32 | 92.8 | MURO | 32.1 | 2 | 92.754
23472 - TERRA (MANAZANA 4) | M - 1152 | Outinord Ind 1/2" | Muros Torre 1 Eje 12 al 19 entre F - J Apt 1010, 1011 | 2025-07-08 | 2025-07-11 | 3 | 34.5 | 23.9 | 69.3 | MURO | 23.45 | 2 | 69.275
23472 - TERRA (MANAZANA 4) | M - 1152 | Outinord Ind 1/2" | Muros Torre 1 Eje 12 al 19 entre F - J Apt 1010, 1011 | 2025-07-08 | 2025-07-11 | 3 | 34.5 | 23 | 66.7 | MURO | 23.45 | 2 | 66.667
23472 - TERRA (MANAZANA 4) | M-1146 | Outinord IND 1/2" | Muros torre 1, eje 1 al 5. entre F - J, Apt. 902, 903. | 2025-07-05 | 2025-07-08 | 3 | 34.5 | 21.3 | 61.7 | MURO | 21.05 | 2 | 61.739
23472 - TERRA (MANAZANA 4) | M-1146 | Outinord IND 1/2" | Muros torre 1, eje 1 al 5. entre F - J, Apt. 902, 903. | 2025-07-05 | 2025-07-08 | 3 | 34.5 | 20.8 | 60.3 | MURO | 21.05 | 2 | 60.29
23472 - TERRA (MANAZANA 4) | M1406 | Outinord IND 1/2" | Muro de contención salón comunal 1 Eje A-P, 1-P, 3-P N+0.70 al N+1.50 | 2026-05-19 | 2026-05-22 | 3 | 27.6 | 22 | 79.7 | MURO | 21.65 | 2 | 79.71
23472 - TERRA (MANAZANA 4) | M1406 | Outinord IND 1/2" | Muro de contención salón comunal 1 Eje A-P, 1-P, 3-P N+0.70 al N+1.50 | 2026-05-19 | 2026-05-22 | 3 | 27.6 | 21.3 | 77.2 | MURO | 21.65 | 2 | 77.174
23472 - TERRA (MANAZANA 4) | M1405 | Outinord IND 1" | Vigas de cimentación salón comunal 1 P-001, P-002, P-003, P-004, P-005, P-006, P-007 y Zapatas ZAP Z-3P Z-2P Eje A-P, LP, 3-P | 2026-05-19 | 2026-05-22 | 3 | 27.6 | 12.2 | 44.2 |  | 12.15 | 2 | 44.203
23472 - TERRA (MANAZANA 4) | M1405 | Outinord IND 1" | Vigas de cimentación salón comunal 1 P-001, P-002, P-003, P-004, P-005, P-006, P-007 y Zapatas ZAP Z-3P Z-2P Eje A-P, LP, 3-P | 2026-05-19 | 2026-05-22 | 3 | 27.6 | 12.1 | 43.8 |  | 12.15 | 2 | 43.841
23472 - TERRA (MANAZANA 4) | M - 1404 | Outinord IND 1" | Escalera corte 8, 9 y 10 entre torres 2 y 3 | 2026-05-06 | 2026-05-09 | 3 | 27.6 | 23.9 | 86.6 |  | 23.6 | 2 | 86.594
23472 - TERRA (MANAZANA 4) | M - 1404 | Outinord IND 1" | Escalera corte 8, 9 y 10 entre torres 2 y 3 | 2026-05-06 | 2026-05-09 | 3 | 27.6 | 23.3 | 84.4 |  | 23.6 | 2 | 84.42
23472 - TERRA (MANAZANA 4) | M - 1402 | Tremie | Escalera tramo 6 - 6 , 7 - 7 entre torres 2 y 3 | 2026-04-21 | 2026-04-24 | 3 | 27.6 | 14.2 | 51.4 |  | 14 | 2 | 51.449
23472 - TERRA (MANAZANA 4) | M - 1402 | Tremie | Escalera tramo 6 - 6 , 7 - 7 entre torres 2 y 3 | 2026-04-21 | 2026-04-24 | 3 | 27.6 | 13.8 | 50 |  | 14 | 2 | 50
23472 - TERRA (MANAZANA 4) | M-1401 | TREMIE 1" | Ménsulas entre torres 2 y 3 | 2026-04-16 | 2026-04-19 | 3 | 27.6 | 20 | 72.5 |  | 19.8 | 2 | 72.464
23472 - TERRA (MANAZANA 4) | M-1401 | TREMIE 1" | Ménsulas entre torres 2 y 3 | 2026-04-16 | 2026-04-19 | 3 | 27.6 | 19.6 | 71 |  | 19.8 | 2 | 71.014
23472 - TERRA (MANAZANA 4) | PL - 1400 | Outinord IND 1" | Salón comunal 2 placa y muros de contorno de las materas tipo 2 y 3 piso 1 Apaup eje 11" entre A - E costado oriental | 2026-04-08 | 2026-04-11 | 3 | 27.6 | 28.4 | 102.9 | MURO | 28.5 | 2 | 102.899
23472 - TERRA (MANAZANA 4) | PL - 1400 | Outinord IND 1" | Salón comunal 2 placa y muros de contorno de las materas tipo 2 y 3 piso 1 Apaup eje 11" entre A - E costado oriental | 2026-04-08 | 2026-04-11 | 3 | 27.6 | 28.6 | 103.6 | MURO | 28.5 | 2 | 103.623
23472 - TERRA (MANAZANA 4) | PL - 1399 | Outinord IND 1" | Placa de escalera entre Torres 2 y 3 N + 1.50 y N + 2.75 | 2026-04-06 | 2026-04-09 | 3 | 27.6 | 22.3 | 80.8 | PLACA | 22.4 | 2 | 80.797
23472 - TERRA (MANAZANA 4) | PL - 1399 | Outinord IND 1" | Placa de escalera entre Torres 2 y 3 N + 1.50 y N + 2.75 | 2026-04-06 | 2026-04-09 | 3 | 27.6 | 22.5 | 81.5 | PLACA | 22.4 | 2 | 81.522
23472 - TERRA (MANAZANA 4) | M - 1398 | Outinord IND | Placa matera costado Nororiental tipo 2 y 3 eje 11" entre A - E y el muro de la matera tipo 3 (6) eje A' entre 9' y 11' y eje 11' entre A - C | 2026-03-25 | 2026-03-28 | 3 | 27.6 | 26.6 | 96.4 | MURO | 26.7 | 2 | 96.377
23472 - TERRA (MANAZANA 4) | M - 1398 | Outinord IND | Placa matera costado Nororiental tipo 2 y 3 eje 11" entre A - E y el muro de la matera tipo 3 (6) eje A' entre 9' y 11' y eje 11' entre A - C | 2026-03-25 | 2026-03-28 | 3 | 27.6 | 26.8 | 97.1 | MURO | 26.7 | 2 | 97.101
23472 - TERRA (MANAZANA 4) | M - 1397 | Outinord IND 1/2" | Ménsulas tipo 1 en los muros entre las torres 2 y 3 | 2026-03-10 | 2026-03-13 | 3 | 27.6 | 17.7 | 64.1 | MURO | 17.45 | 2 | 64.13
23472 - TERRA (MANAZANA 4) | M - 1397 | Outinord IND 1/2" | Ménsulas tipo 1 en los muros entre las torres 2 y 3 | 2026-03-10 | 2026-03-13 | 3 | 27.6 | 17.2 | 62.3 | MURO | 17.45 | 2 | 62.319
23472 - TERRA (MANAZANA 4) | PL - 1396 | outinord IND 1" | Salón comunal 2 placa matera tipo 2 piso 1 eje 11 al 11" entre C-E | 2026-03-07 | 2026-03-10 | 3 | 27.6 | 26.4 | 95.7 | PLACA | 26.1 | 2 | 95.652
23472 - TERRA (MANAZANA 4) | PL - 1396 | outinord IND 1" | Salón comunal 2 placa matera tipo 2 piso 1 eje 11 al 11" entre C-E | 2026-03-07 | 2026-03-10 | 3 | 27.6 | 25.8 | 93.5 | PLACA | 26.1 | 2 | 93.478
23472 - TERRA (MANAZANA 4) | M - 1395 | Outinord IND 1" | Salón comunal 2 placa y muros materas tipo 3 eje 9' al 11' entre A - B' y eje 10' al 11 entre A' - B piso 1 | 2026-03-05 | 2026-03-08 | 3 | 27.6 | 21 | 76.1 | MURO | 20.8 | 2 | 76.087
23472 - TERRA (MANAZANA 4) | M - 1395 | Outinord IND 1" | Salón comunal 2 placa y muros materas tipo 3 eje 9' al 11' entre A - B' y eje 10' al 11 entre A' - B piso 1 | 2026-03-05 | 2026-03-08 | 3 | 27.6 | 20.6 | 74.6 | MURO | 20.8 | 2 | 74.638
23472 - TERRA (MANAZANA 4) | PL - 1394 | Outinord IND | Placa cubierta escalera entre torres 2 y 3 N + 9.25 | 2026-02-27 | 2026-03-02 | 3 | 27.6 | 20.7 | 75 | PLACA | 20.55 | 2 | 75
23472 - TERRA (MANAZANA 4) | PL - 1394 | Outinord IND | Placa cubierta escalera entre torres 2 y 3 N + 9.25 | 2026-02-27 | 2026-03-02 | 3 | 27.6 | 20.4 | 73.9 | PLACA | 20.55 | 2 | 73.913
23472 - TERRA (MANAZANA 4) | M - 1393 | Outinord IND 1" | Salón comunal 2 muros y placa de la matera tipo 3 eje 10 al 11 entre A´- B´ piso 1 | 2026-02-24 | 2026-02-27 | 3 | 27.6 | 16.3 | 59.1 | MURO | 16.2 | 2 | 59.058
23472 - TERRA (MANAZANA 4) | M - 1393 | Outinord IND 1" | Salón comunal 2 muros y placa de la matera tipo 3 eje 10 al 11 entre A´- B´ piso 1 | 2026-02-24 | 2026-02-27 | 3 | 27.6 | 16.1 | 58.3 | MURO | 16.2 | 2 | 58.333
23472 - TERRA (MANAZANA 4) | PL - 1392 | Outinord IND 1" | Salón Comunal 2 Riostras de la matera tipo 1 eje 8 al 9 entre A - E y placa de la matera tipo 2 eje 10 al 11 entre C - E | 2026-02-12 | 2026-02-15 | 3 | 27.6 | 26.9 | 97.5 | PLACA | 26.75 | 2 | 97.464
23472 - TERRA (MANAZANA 4) | PL - 1392 | Outinord IND 1" | Salón Comunal 2 Riostras de la matera tipo 1 eje 8 al 9 entre A - E y placa de la matera tipo 2 eje 10 al 11 entre C - E | 2026-02-12 | 2026-02-15 | 3 | 27.6 | 26.6 | 96.4 | PLACA | 26.75 | 2 | 96.377
23472 - TERRA (MANAZANA 4) | PL - 1388 | Outinord IND | Salón comunal matera tipo 1eje 9 al 10 entre D - E y los bordillos de la matera tipo 2 eje 10 al 11 entre C - D Piso 1 | 2026-01-22 | 2026-01-25 | 3 | 27.6 | 28.3 | 102.5 |  | 28.4 | 2 | 102.536
23472 - TERRA (MANAZANA 4) | PL - 1388 | Outinord IND | Salón comunal matera tipo 1eje 9 al 10 entre D - E y los bordillos de la matera tipo 2 eje 10 al 11 entre C - D Piso 1 | 2026-01-22 | 2026-01-25 | 3 | 27.6 | 28.5 | 103.3 |  | 28.4 | 2 | 103.261
23472 - TERRA (MANAZANA 4) | PL - 1386 | Outinord IND | Placa matera tipo 1 salón comunal eje 8 al 9 entre C - C´ | 2026-01-15 | 2026-01-18 | 3 | 27.6 | 21.5 | 77.9 | PLACA | 21.6 | 2 | 77.899
23472 - TERRA (MANAZANA 4) | PL - 1386 | Outinord IND | Placa matera tipo 1 salón comunal eje 8 al 9 entre C - C´ | 2026-01-15 | 2026-01-18 | 3 | 27.6 | 21.7 | 78.6 | PLACA | 21.6 | 2 | 78.623
23472 - TERRA (MANAZANA 4) | PL - 1379 | Outinord IND 1" | Salón comunal 1 Zapatas y zarpas Z - 1 P(2) Z- 2 P(3) Z3P y arranque de muros MC - 2 de la cimentación del comunal 1 eje 1 - P, 3 - P entre A - P. B - P | 2025-12-09 | 2025-12-12 | 3 | 27.6 | 20.3 | 73.6 | MURO | 20.15 | 2 | 73.551
23472 - TERRA (MANAZANA 4) | PL - 1379 | Outinord IND 1" | Salón comunal 1 Zapatas y zarpas Z - 1 P(2) Z- 2 P(3) Z3P y arranque de muros MC - 2 de la cimentación del comunal 1 eje 1 - P, 3 - P entre A - P. B - P | 2025-12-09 | 2025-12-12 | 3 | 27.6 | 20 | 72.5 | MURO | 20.15 | 2 | 72.464
23472 - TERRA (MANAZANA 4) | M - 1374 | Outinord IND 1 / 2" | Muros cubierta de la escalera costado occidental torre 1 eje 1 al 2 entre D – E ; M – 21 (2) ; M – 05 | 2025-12-02 | 2025-12-05 | 3 | 27.6 | 15.3 | 55.4 | MURO | 15.1 | 2 | 55.435
23472 - TERRA (MANAZANA 4) | M - 1374 | Outinord IND 1 / 2" | Muros cubierta de la escalera costado occidental torre 1 eje 1 al 2 entre D – E ; M – 21 (2) ; M – 05 | 2025-12-02 | 2025-12-05 | 3 | 27.6 | 14.9 | 54 | MURO | 15.1 | 2 | 53.986
23472 - TERRA (MANAZANA 4) | M - 1372 | Outinord IND 1 / 2" | Salón comunal 2 columnetas materas tipo 1 eje 8 al 10 entre C – E y bordillos de la matera tipo 1 eje 8 al 9 entre A – B N + 1.50 | 2025-12-01 | 2025-12-04 | 3 | 27.6 | 22.7 | 82.2 |  | 22.85 | 2 | 82.246
23472 - TERRA (MANAZANA 4) | M - 1372 | Outinord IND 1 / 2" | Salón comunal 2 columnetas materas tipo 1 eje 8 al 10 entre C – E y bordillos de la matera tipo 1 eje 8 al 9 entre A – B N + 1.50 | 2025-12-01 | 2025-12-04 | 3 | 27.6 | 23 | 83.3 |  | 22.85 | 2 | 83.333
23472 - TERRA (MANAZANA 4) | M - 1367 | Outinord IND 1 / 2 " | Muros cubierta torre 1 escalera costado oriental eje 17 al 19 entre D - G | 2025-11-24 | 2025-11-27 | 3 | 27.6 | 19.8 | 71.7 | MURO | 19.3 | 2 | 71.739
23472 - TERRA (MANAZANA 4) | M - 1367 | Outinord IND 1 / 2 " | Muros cubierta torre 1 escalera costado oriental eje 17 al 19 entre D - G | 2025-11-24 | 2025-11-27 | 3 | 27.6 | 18.8 | 68.1 | MURO | 19.3 | 2 | 68.116
23472 - TERRA (MANAZANA 4) | PL - 1366 | Outinord IND 1 / 2 " | Placa de conexión escalera torres 2 y 3 salon comunal 2 columnetas matera tipo 1 N + 1.50 | 2025-11-24 | 2025-11-27 | 3 | 27.6 | 18.4 | 66.7 | PLACA | 18.45 | 2 | 66.667
23472 - TERRA (MANAZANA 4) | PL - 1366 | Outinord IND 1 / 2 " | Placa de conexión escalera torres 2 y 3 salon comunal 2 columnetas matera tipo 1 N + 1.50 | 2025-11-24 | 2025-11-27 | 3 | 27.6 | 18.5 | 67 | PLACA | 18.45 | 2 | 67.029
23472 - TERRA (MANAZANA 4) | M-1363 | Outinord IND 1/2" | Muros torre 1 eje 1 al 6 entre D-J apt 2402-2403 y muro divisorio sala de estar eje 6 entre A-D apt 2405 | 2025-11-18 | 2025-11-21 | 3 | 27.6 | 25.4 | 92 | MURO | 25.55 | 2 | 92.029
23472 - TERRA (MANAZANA 4) | M-1363 | Outinord IND 1/2" | Muros torre 1 eje 1 al 6 entre D-J apt 2402-2403 y muro divisorio sala de estar eje 6 entre A-D apt 2405 | 2025-11-18 | 2025-11-21 | 3 | 27.6 | 25.7 | 93.1 | MURO | 25.55 | 2 | 93.116
23472 - TERRA (MANAZANA 4) | M - 1360 | Outinord IND 1/2" | Muros torre 1 eje 6 al 11 entre F – J apt 2401, 2412 y muro divisorio sala de estar eje 9 entre A apt 2406 | 2025-11-13 | 2025-11-16 | 3 | 27.6 | 26.2 | 94.9 | MURO | 25.95 | 2 | 94.928
23472 - TERRA (MANAZANA 4) | M - 1360 | Outinord IND 1/2" | Muros torre 1 eje 6 al 11 entre F – J apt 2401, 2412 y muro divisorio sala de estar eje 9 entre A apt 2406 | 2025-11-13 | 2025-11-16 | 3 | 27.6 | 25.7 | 93.1 | MURO | 25.95 | 2 | 93.116
23472 - TERRA (MANAZANA 4) | M - 1358 | Outinord IND 1/2" | Muros torre 1 eje 6 al 11 entre A – E apt 2406 – 2407 y muro divisorio de sala de estar eje 15 entre 1-J apt 2411 | 2025-11-12 | 2025-11-15 | 3 | 27.6 | 29.5 | 106.9 | MURO | 29.05 | 2 | 106.884
23472 - TERRA (MANAZANA 4) | M - 1358 | Outinord IND 1/2" | Muros torre 1 eje 6 al 11 entre A – E apt 2406 – 2407 y muro divisorio de sala de estar eje 15 entre 1-J apt 2411 | 2025-11-12 | 2025-11-15 | 3 | 27.6 | 28.6 | 103.6 | MURO | 29.05 | 2 | 103.623
23472 - TERRA (MANAZANA 4) | M - 1357 | Outinord IND 1 / 2" | Muros torre 1 eje 12 al 17 entre F - J apt 2410 - 2411 | 2025-11-11 | 2025-11-14 | 3 | 27.6 | 18.9 | 68.5 | MURO | 18.45 | 2 | 68.478
23472 - TERRA (MANAZANA 4) | M - 1357 | Outinord IND 1 / 2" | Muros torre 1 eje 12 al 17 entre F - J apt 2410 - 2411 | 2025-11-11 | 2025-11-14 | 3 | 27.6 | 18 | 65.2 | MURO | 18.45 | 2 | 65.217
23472 - TERRA (MANAZANA 4) | M - 1355 | Outinord IND 1 / 2" | Muros torre 1 eje 12 al 14 entre A - E apt 2408 y eje 17 al 19 entre F - J apt 2410 | 2025-11-10 | 2025-11-13 | 3 | 27.6 | 23.9 | 86.6 | MURO | 23.75 | 2 | 86.594
23472 - TERRA (MANAZANA 4) | M - 1355 | Outinord IND 1 / 2" | Muros torre 1 eje 12 al 14 entre A - E apt 2408 y eje 17 al 19 entre F - J apt 2410 | 2025-11-10 | 2025-11-13 | 3 | 27.6 | 23.6 | 85.5 | MURO | 23.75 | 2 | 85.507
23472 - TERRA (MANAZANA 4) | M - 1354 | Outinord IND 1/2" | Muros torre 1 eje 16 al 19 entre A - E apt 2409 y muro divisorio de sala y baño ejes 14 entre A - E, 15 al 16 entre B - C y 14 al 16 entre E apt 2408 | 2025-11-08 | 2025-11-11 | 3 | 27.6 | 19.8 | 71.7 | MURO | 19.85 | 2 | 71.739
23472 - TERRA (MANAZANA 4) | M - 1354 | Outinord IND 1/2" | Muros torre 1 eje 16 al 19 entre A - E apt 2409 y muro divisorio de sala y baño ejes 14 entre A - E, 15 al 16 entre B - C y 14 al 16 entre E apt 2408 | 2025-11-08 | 2025-11-11 | 3 | 27.6 | 19.9 | 72.1 | MURO | 19.85 | 2 | 72.101
23472 - TERRA (MANAZANA 4) | M - 1352 | Outinord IND 1/2" | Muros torre 1 eje 1 al 5 entre F – J apto 2302, 2303 | 2025-11-06 | 2025-11-09 | 3 | 27.6 | 13 | 47.1 | MURO | 12.75 | 2 | 47.101
23472 - TERRA (MANAZANA 4) | M - 1352 | Outinord IND 1/2" | Muros torre 1 eje 1 al 5 entre F – J apto 2302, 2303 | 2025-11-06 | 2025-11-09 | 3 | 27.6 | 12.5 | 45.3 | MURO | 12.75 | 2 | 45.29
23472 - TERRA (MANAZANA 4) | M – 1350 | Outinord IND 1/2" | Muros torre 1 eje 1 al 5 entre A – E apto 2304, 2305 | 2025-11-05 | 2025-11-08 | 3 | 27.6 | 19.5 | 70.7 | MURO | 19.4 | 2 | 70.652
23472 - TERRA (MANAZANA 4) | M – 1350 | Outinord IND 1/2" | Muros torre 1 eje 1 al 5 entre A – E apto 2304, 2305 | 2025-11-05 | 2025-11-08 | 3 | 27.6 | 19.3 | 69.9 | MURO | 19.4 | 2 | 69.928
23472 - TERRA (MANAZANA 4) | M - 1348 | Outinord IND 1 / 2" | Muros torre 1 eje 6 al 12 entre F - J aptos 2301 , 2312 | 2025-11-04 | 2025-11-07 | 3 | 27.6 | 17.5 | 63.4 | MURO | 17.1 | 2 | 63.406
23472 - TERRA (MANAZANA 4) | M - 1348 | Outinord IND 1 / 2" | Muros torre 1 eje 6 al 12 entre F - J aptos 2301 , 2312 | 2025-11-04 | 2025-11-07 | 3 | 27.6 | 16.7 | 60.5 | MURO | 17.1 | 2 | 60.507
23472 - TERRA (MANAZANA 4) | M - 1346 | Outinord IND 1/2" | Muros torre 1 eje 6 al 11 entre A – E apto 2306, 2307 y muro divisorio eje 8 entre H – J, 9 – J, 11 – J, apto 2301, 2312 | 2025-11-01 | 2025-11-04 | 3 | 27.6 | 22.7 | 82.2 | MURO | 22.35 | 2 | 82.246
23472 - TERRA (MANAZANA 4) | M - 1346 | Outinord IND 1/2" | Muros torre 1 eje 6 al 11 entre A – E apto 2306, 2307 y muro divisorio eje 8 entre H – J, 9 – J, 11 – J, apto 2301, 2312 | 2025-11-01 | 2025-11-04 | 3 | 27.6 | 22 | 79.7 | MURO | 22.35 | 2 | 79.71
23472 - TERRA (MANAZANA 4) | M - 1340 | Outinord IND 1/2" | Muros torre1 eje 13 al 19 entre A - E apt 2308 - 2309 | 2025-10-29 | 2025-11-01 | 3 | 27.6 | 29.1 | 105.4 | MURO | 28.85 | 2 | 105.435
23472 - TERRA (MANAZANA 4) | M - 1340 | Outinord IND 1/2" | Muros torre1 eje 13 al 19 entre A - E apt 2308 - 2309 | 2025-10-29 | 2025-11-01 | 3 | 27.6 | 28.6 | 103.6 | MURO | 28.85 | 2 | 103.623
23472 - TERRA (MANAZANA 4) | PL - 1338 | IND con ayudante bombeo | Salón comunal placa de contrapiso eje 1 al 7´entre A - E | 2025-10-29 | 2025-11-01 | 3 | 27.6 | 28 | 101.4 | PLACA | 27.75 | 2 | 101.449
23472 - TERRA (MANAZANA 4) | PL - 1338 | IND con ayudante bombeo | Salón comunal placa de contrapiso eje 1 al 7´entre A - E | 2025-10-29 | 2025-11-01 | 3 | 27.6 | 27.5 | 99.6 | PLACA | 27.75 | 2 | 99.638
23472 - TERRA (MANAZANA 4) | PL - 1337 | Industrializado con ayudante de bombeo | Salón comunal placa de contrapiso eje 1 al 7´entre A - E | 2025-10-29 | 2025-11-01 | 3 | 27.6 | 30.5 | 110.5 | PLACA | 30.2 | 2 | 110.507
23472 - TERRA (MANAZANA 4) | PL - 1337 | Industrializado con ayudante de bombeo | Salón comunal placa de contrapiso eje 1 al 7´entre A - E | 2025-10-29 | 2025-11-01 | 3 | 27.6 | 29.9 | 108.3 | PLACA | 30.2 | 2 | 108.333
23472 - TERRA (MANAZANA 4) | M - 1342 | Outinord IND 1/2" | Muros torre 1 eje 14 al 19 entre F - J apt 2310 | 2025-10-30 | 2025-11-02 | 3 | 27.6 | 21.8 | 79 | MURO | 21.75 | 2 | 78.986
23472 - TERRA (MANAZANA 4) | M - 1342 | Outinord IND 1/2" | Muros torre 1 eje 14 al 19 entre F - J apt 2310 | 2025-10-30 | 2025-11-02 | 3 | 27.6 | 21.7 | 78.6 | MURO | 21.75 | 2 | 78.623
23472 - TERRA (MANAZANA 4) | M - 1336 | Outinord IND 1 / 2" | Muros torre 1 eje 1 al 5 entre F - J apto 2202, 2203 y vigas de la escalera entre torres 2 y 3 V - 206, V - 207 N + 2.75 | 2025-10-28 | 2025-10-31 | 3 | 27.6 | 25.1 | 90.9 | MURO | 24.95 | 2 | 90.942
23472 - TERRA (MANAZANA 4) | M - 1336 | Outinord IND 1 / 2" | Muros torre 1 eje 1 al 5 entre F - J apto 2202, 2203 y vigas de la escalera entre torres 2 y 3 V - 206, V - 207 N + 2.75 | 2025-10-28 | 2025-10-31 | 3 | 27.6 | 24.8 | 89.9 | MURO | 24.95 | 2 | 89.855
23472 - TERRA (MANAZANA 4) | M - 1333 | Outinord IND 1/2" | Muros torre 1 eje 1 al 5 entre A - E apt 2204 - 2205 | 2025-10-27 | 2025-10-30 | 3 | 27.6 | 20.4 | 73.9 | MURO | 20.45 | 2 | 73.913
23472 - TERRA (MANAZANA 4) | M - 1333 | Outinord IND 1/2" | Muros torre 1 eje 1 al 5 entre A - E apt 2204 - 2205 | 2025-10-27 | 2025-10-30 | 3 | 27.6 | 20.5 | 74.3 | MURO | 20.45 | 2 | 74.275
23472 - TERRA (MANAZANA 4) | M - 1326 | Outinord IND 1/2" | Muros torre 1 eje 6 al 11 entre A - E apt 2206, 2207 | 2025-10-23 | 2025-10-26 | 3 | 27.6 | 20.6 | 74.6 | MURO | 20.4 | 2 | 74.638
23472 - TERRA (MANAZANA 4) | M - 1326 | Outinord IND 1/2" | Muros torre 1 eje 6 al 11 entre A - E apt 2206, 2207 | 2025-10-23 | 2025-10-26 | 3 | 27.6 | 20.2 | 73.2 | MURO | 20.4 | 2 | 73.188
23472 - TERRA (MANAZANA 4) | M - 1324 | Outinord IND 1/2" | Muros torre 1 eje 12 al 19 entre F - J apt 2210, 2211 y muros entre torre 2 y 3 primer tramo cimentación a piso 1 | 2025-10-22 | 2025-10-25 | 3 | 27.6 | 33.5 | 121.4 | MURO | 33.15 | 2 | 121.377
23472 - TERRA (MANAZANA 4) | M - 1324 | Outinord IND 1/2" | Muros torre 1 eje 12 al 19 entre F - J apt 2210, 2211 y muros entre torre 2 y 3 primer tramo cimentación a piso 1 | 2025-10-22 | 2025-10-25 | 3 | 27.6 | 32.8 | 118.8 | MURO | 33.15 | 2 | 118.841
23472 - TERRA (MANAZANA 4) | M - 1323 | Outinord IND 1/2" | Muros torre 1 eje 12 al 19 entre A - E aptos 2208 - 2209 | 2025-10-21 | 2025-10-24 | 3 | 27.6 | 23.4 | 84.8 | MURO | 23 | 2 | 84.783
23472 - TERRA (MANAZANA 4) | M - 1323 | Outinord IND 1/2" | Muros torre 1 eje 12 al 19 entre A - E aptos 2208 - 2209 | 2025-10-21 | 2025-10-24 | 3 | 27.6 | 22.6 | 81.9 | MURO | 23 | 2 | 81.884
23472 - TERRA (MANAZANA 4) | PL- 1322 | Outinord IND 1" | Salón comunal placa de contrapiso eje 10 al 11 entre A -E | 2025-10-21 | 2025-10-24 | 3 | 27.6 | 24.2 | 87.7 | PLACA | 23.95 | 2 | 87.681
23472 - TERRA (MANAZANA 4) | PL- 1322 | Outinord IND 1" | Salón comunal placa de contrapiso eje 10 al 11 entre A -E | 2025-10-21 | 2025-10-24 | 3 | 27.6 | 23.7 | 85.9 | PLACA | 23.95 | 2 | 85.87
23472 - TERRA (MANAZANA 4) | M-1319 | Outinord IND ½" | Muros torre 1 eje 1 al 5 entre F - J apto 2102, 2103 | 2025-10-18 | 2025-10-21 | 3 | 27.6 | 22 | 79.7 | MURO | 21.6 | 2 | 79.71
23472 - TERRA (MANAZANA 4) | M-1319 | Outinord IND ½" | Muros torre 1 eje 1 al 5 entre F - J apto 2102, 2103 | 2025-10-18 | 2025-10-21 | 3 | 27.6 | 21.2 | 76.8 | MURO | 21.6 | 2 | 76.812
23472 - TERRA (MANAZANA 4) | M-1314 | Outinord IND ½" | Muros torre 1 eje 6 al 11 entre F - J apto 2101, 2112 | 2025-10-15 | 2025-10-18 | 3 | 27.6 | 27.1 | 98.2 | MURO | 26.75 | 2 | 98.188
23472 - TERRA (MANAZANA 4) | M-1314 | Outinord IND ½" | Muros torre 1 eje 6 al 11 entre F - J apto 2101, 2112 | 2025-10-15 | 2025-10-18 | 3 | 27.6 | 26.4 | 95.7 | MURO | 26.75 | 2 | 95.652
23472 - TERRA (MANAZANA 4) | PL-1312 | Outinord IND 1" | Placa cimentación escalera entre torres 2, 3 | 2025-10-15 | 2025-10-18 | 3 | 27.6 | 23.2 | 84.1 | PLACA | 22.75 | 2 | 84.058
23472 - TERRA (MANAZANA 4) | PL-1312 | Outinord IND 1" | Placa cimentación escalera entre torres 2, 3 | 2025-10-15 | 2025-10-18 | 3 | 27.6 | 22.3 | 80.8 | PLACA | 22.75 | 2 | 80.797
23472 - TERRA (MANAZANA 4) | M - 1316 | Outinord IND 1/2" | Muros torre 1 eje 1 al 5 entre A - E apt 2104, 2105 | 2025-10-16 | 2025-10-19 | 3 | 27.6 | 18.3 | 66.3 | MURO | 17.85 | 2 | 66.304
23472 - TERRA (MANAZANA 4) | M - 1316 | Outinord IND 1/2" | Muros torre 1 eje 1 al 5 entre A - E apt 2104, 2105 | 2025-10-16 | 2025-10-19 | 3 | 27.6 | 17.4 | 63 | MURO | 17.85 | 2 | 63.043
23472 - TERRA (MANAZANA 4) | M - 1311 | Outinord IND 1 / 2" | Muros torre 1 eje 6 al 11 entre A - E apt 2106, 2107 | 2025-10-14 | 2025-10-17 | 3 | 27.6 | 18.4 | 66.7 | MURO | 18.1 | 2 | 66.667
23472 - TERRA (MANAZANA 4) | M - 1311 | Outinord IND 1 / 2" | Muros torre 1 eje 6 al 11 entre A - E apt 2106, 2107 | 2025-10-14 | 2025-10-17 | 3 | 27.6 | 17.8 | 64.5 | MURO | 18.1 | 2 | 64.493
23472 - TERRA (MANAZANA 4) | M - 1307 | Outinord Ind. 1/2" | Muros Torre 1 eje 12 al 19 entre A - E Apt 2108, 2109 | 2025-10-09 | 2025-10-12 | 3 | 27.6 | 28.2 | 102.2 | MURO | 27.95 | 2 | 102.174
23472 - TERRA (MANAZANA 4) | M - 1307 | Outinord Ind. 1/2" | Muros Torre 1 eje 12 al 19 entre A - E Apt 2108, 2109 | 2025-10-09 | 2025-10-12 | 3 | 27.6 | 27.7 | 100.4 | MURO | 27.95 | 2 | 100.362
23472 - TERRA (MANAZANA 4) | M - 1305 | Outinord Ind. 1/2" | Muros Torre 1 eje 1 al 5 entre F - J Apt 2002 , 2003 | 2025-10-08 | 2025-10-11 | 3 | 27.6 | 28.6 | 103.6 | MURO | 28.35 | 2 | 103.623
23472 - TERRA (MANAZANA 4) | M - 1305 | Outinord Ind. 1/2" | Muros Torre 1 eje 1 al 5 entre F - J Apt 2002 , 2003 | 2025-10-08 | 2025-10-11 | 3 | 27.6 | 28.1 | 101.8 | MURO | 28.35 | 2 | 101.812
23472 - TERRA (MANAZANA 4) | M - 1301 | Outinord IND 1" | Salón comunal matera tipo 6 eje A entre 9 al 11 | 2025-10-07 | 2025-10-10 | 3 | 27.6 | 19.3 | 69.9 |  | 19.1 | 2 | 69.928
23472 - TERRA (MANAZANA 4) | M - 1301 | Outinord IND 1" | Salón comunal matera tipo 6 eje A entre 9 al 11 | 2025-10-07 | 2025-10-10 | 3 | 27.6 | 18.9 | 68.5 |  | 19.1 | 2 | 68.478
23472 - TERRA (MANAZANA 4) | M - 1300 | Outinord IND 1 / 2" | Muros torre 1 eje 6 al 11 entre F - J apt 2001, 2012 | 2025-10-06 | 2025-10-09 | 3 | 27.6 | 21.1 | 76.4 | MURO | 21.2 | 2 | 76.449
23472 - TERRA (MANAZANA 4) | M - 1300 | Outinord IND 1 / 2" | Muros torre 1 eje 6 al 11 entre F - J apt 2001, 2012 | 2025-10-06 | 2025-10-09 | 3 | 27.6 | 21.3 | 77.2 | MURO | 21.2 | 2 | 77.174
23472 - TERRA (MANAZANA 4) | M - 1303 | Outinord IND 1 / 2" | Muros torre 1 eje 1 al 5 entre A - E apt 2004 - 2005 | 2025-10-07 | 2025-10-10 | 3 | 27.6 | 23 | 83.3 | MURO | 22.8 | 2 | 83.333
23472 - TERRA (MANAZANA 4) | M - 1303 | Outinord IND 1 / 2" | Muros torre 1 eje 1 al 5 entre A - E apt 2004 - 2005 | 2025-10-07 | 2025-10-10 | 3 | 27.6 | 22.6 | 81.9 | MURO | 22.8 | 2 | 81.884
23472 - TERRA (MANAZANA 4) | M - 1298 | Outinord IND 1/2" | Muros Torre 1 eje 6 al 11 entre A - E Apt 2006, 2007 | 2025-10-04 | 2025-10-07 | 3 | 27.6 | 21.3 | 77.2 | MURO | 21.05 | 2 | 77.174
23472 - TERRA (MANAZANA 4) | M - 1298 | Outinord IND 1/2" | Muros Torre 1 eje 6 al 11 entre A - E Apt 2006, 2007 | 2025-10-04 | 2025-10-07 | 3 | 27.6 | 20.8 | 75.4 | MURO | 21.05 | 2 | 75.362
23472 - TERRA (MANAZANA 4) | M - 1294 | Outinord IND 1/2" | Muros torre 1 eje 12 al 19 entre A - E apt 2008 - 2009 | 2025-10-02 | 2025-10-05 | 3 | 27.6 | 25.7 | 93.1 | MURO | 25.4 | 2 | 93.116
23472 - TERRA (MANAZANA 4) | M - 1294 | Outinord IND 1/2" | Muros torre 1 eje 12 al 19 entre A - E apt 2008 - 2009 | 2025-10-02 | 2025-10-05 | 3 | 27.6 | 25.1 | 90.9 | MURO | 25.4 | 2 | 90.942
23472 - TERRA (MANAZANA 4) | M - 1292 | Outinord IND 1/2" | Muros torre 1 eje 1 al 5 entre F - J apt 1902 - 1903 | 2025-10-01 | 2025-10-04 | 3 | 27.6 | 28 | 101.4 | MURO | 27.85 | 2 | 101.449
23472 - TERRA (MANAZANA 4) | M - 1292 | Outinord IND 1/2" | Muros torre 1 eje 1 al 5 entre F - J apt 1902 - 1903 | 2025-10-01 | 2025-10-04 | 3 | 27.6 | 27.7 | 100.4 | MURO | 27.85 | 2 | 100.362
23472 - TERRA (MANAZANA 4) | M - 1286 | Outinord IND 1/2" | Muros Torre 1 eje 6 al 11 entre A - E Apt 1906, 1907 | 2025-09-27 | 2025-09-30 | 3 | 27.6 | 21.1 | 76.4 | MURO | 20.9 | 2 | 76.449
23472 - TERRA (MANAZANA 4) | M - 1286 | Outinord IND 1/2" | Muros Torre 1 eje 6 al 11 entre A - E Apt 1906, 1907 | 2025-09-27 | 2025-09-30 | 3 | 27.6 | 20.7 | 75 | MURO | 20.9 | 2 | 75
23472 - TERRA (MANAZANA 4) | M - 1290 | Outinord IND 1/2" | Muros torre 1 eje 1 al 5 entre A - E apt 1904 - 1905 | 2025-09-30 | 2025-10-03 | 3 | 27.6 | 18.7 | 67.8 | MURO | 18.55 | 2 | 67.754
23472 - TERRA (MANAZANA 4) | M - 1290 | Outinord IND 1/2" | Muros torre 1 eje 1 al 5 entre A - E apt 1904 - 1905 | 2025-09-30 | 2025-10-03 | 3 | 27.6 | 18.4 | 66.7 | MURO | 18.55 | 2 | 66.667
23472 - TERRA (MANAZANA 4) | M - 1288 | Outinord IND 1/2" | Muros torre 1 eje 6 al 11 entre F - J apt 1912 - 1901 | 2025-09-29 | 2025-10-02 | 3 | 27.6 | 24.8 | 89.9 | MURO | 24.9 | 2 | 89.855
23472 - TERRA (MANAZANA 4) | M - 1288 | Outinord IND 1/2" | Muros torre 1 eje 6 al 11 entre F - J apt 1912 - 1901 | 2025-09-29 | 2025-10-02 | 3 | 27.6 | 25 | 90.6 | MURO | 24.9 | 2 | 90.58
23472 - TERRA (MANAZANA 4) | M - 1282 | Outinord IND 1/2" | Muros torre 1 eje 12 al 19 entre 19 entre A - E apt 1908 , 1909 | 2025-09-25 | 2025-09-28 | 3 | 27.6 | 25 | 90.6 | MURO | 24.75 | 2 | 90.58
23472 - TERRA (MANAZANA 4) | M - 1282 | Outinord IND 1/2" | Muros torre 1 eje 12 al 19 entre 19 entre A - E apt 1908 , 1909 | 2025-09-25 | 2025-09-28 | 3 | 27.6 | 24.5 | 88.8 | MURO | 24.75 | 2 | 88.768
23472 - TERRA (MANAZANA 4) | M - 1280 | Outinord OND 1/2" | Muros torre 1 eje 1 al 5 entre F - J apt 1802 , 1803 | 2025-09-24 | 2025-09-27 | 3 | 27.6 | 27.8 | 100.7 | MURO | 27.85 | 2 | 100.725
23472 - TERRA (MANAZANA 4) | M - 1280 | Outinord OND 1/2" | Muros torre 1 eje 1 al 5 entre F - J apt 1802 , 1803 | 2025-09-24 | 2025-09-27 | 3 | 27.6 | 27.9 | 101.1 | MURO | 27.85 | 2 | 101.087
23472 - TERRA (MANAZANA 4) | M - 1278 | Outinord IND 1/2 | Muros torre 1 eje 1 al 5 entre A - E apt 1804 , 1805 | 2025-09-23 | 2025-09-26 | 3 | 27.6 | 24.3 | 88 | MURO | 24.1 | 2 | 88.043
23472 - TERRA (MANAZANA 4) | M - 1278 | Outinord IND 1/2 | Muros torre 1 eje 1 al 5 entre A - E apt 1804 , 1805 | 2025-09-23 | 2025-09-26 | 3 | 27.6 | 23.9 | 86.6 | MURO | 24.1 | 2 | 86.594
23472 - TERRA (MANAZANA 4) | M - 1276 | Outinord IND 1 / 2" | Muros torre 1 eje 6 al 11 entre F - J apt. 1801, 1812 | 2025-09-22 | 2025-09-25 | 3 | 27.6 | 26.1 | 94.6 | MURO | 25.85 | 2 | 94.565
23472 - TERRA (MANAZANA 4) | M - 1276 | Outinord IND 1 / 2" | Muros torre 1 eje 6 al 11 entre F - J apt. 1801, 1812 | 2025-09-22 | 2025-09-25 | 3 | 27.6 | 25.6 | 92.8 | MURO | 25.85 | 2 | 92.754
23472 - TERRA (MANAZANA 4) | M - 1274 | Outinord IND 1" | Salón comunal 2 placa de transición y torre 2 y 3 eje D - E entre 1 al 8 piso 1 | 2025-09-22 | 2025-09-25 | 3 | 27.6 | 20.1 | 72.8 | PLACA | 20.15 | 2 | 72.826
23472 - TERRA (MANAZANA 4) | M - 1274 | Outinord IND 1" | Salón comunal 2 placa de transición y torre 2 y 3 eje D - E entre 1 al 8 piso 1 | 2025-09-22 | 2025-09-25 | 3 | 27.6 | 20.2 | 73.2 | PLACA | 20.15 | 2 | 73.188
23472 - TERRA (MANAZANA 4) | M - 1273 | Outinord IND 1/2" | Muros Torre 1 eje 6 al 11 entre A - E Apt 1806, 1807 | 2025-09-20 | 2025-09-23 | 3 | 27.6 | 19 | 68.8 | MURO | 18.75 | 2 | 68.841
23472 - TERRA (MANAZANA 4) | M - 1273 | Outinord IND 1/2" | Muros Torre 1 eje 6 al 11 entre A - E Apt 1806, 1807 | 2025-09-20 | 2025-09-23 | 3 | 27.6 | 18.5 | 67 | MURO | 18.75 | 2 | 67.029
23472 - TERRA (MANAZANA 4) | M - 1270 | Outinord IND 1/2" | Muros Torre 1 eje 12 al 19 entre A - E Apt 1808 1809 | 2025-09-18 | 2025-09-21 | 3 | 27.6 | 22.3 | 80.8 | MURO | 21.8 | 2 | 80.797
23472 - TERRA (MANAZANA 4) | M - 1270 | Outinord IND 1/2" | Muros Torre 1 eje 12 al 19 entre A - E Apt 1808 1809 | 2025-09-18 | 2025-09-21 | 3 | 27.6 | 21.3 | 77.2 | MURO | 21.8 | 2 | 77.174
23472 - TERRA (MANAZANA 4) | M - 1269 | Outinord IND 1/2" | Muros Torre 1 eje 1 al 5 Entre F - J Apt 1702 - 1703 | 2025-09-17 | 2025-09-20 | 3 | 27.6 | 27.2 | 98.6 | MURO | 26.9 | 2 | 98.551
23472 - TERRA (MANAZANA 4) | M - 1269 | Outinord IND 1/2" | Muros Torre 1 eje 1 al 5 Entre F - J Apt 1702 - 1703 | 2025-09-17 | 2025-09-20 | 3 | 27.6 | 26.6 | 96.4 | MURO | 26.9 | 2 | 96.377
23472 - TERRA (MANAZANA 4) | PL - 1268 | Outinord IND 1" | Salon Comunal Placa Sobrerecorrido Ascensor eje 3 al 4 entreA - B | 2025-09-17 | 2025-09-20 | 3 | 27.6 | 26.6 | 96.4 | PLACA | 26.15 | 2 | 96.377
23472 - TERRA (MANAZANA 4) | PL - 1268 | Outinord IND 1" | Salon Comunal Placa Sobrerecorrido Ascensor eje 3 al 4 entreA - B | 2025-09-17 | 2025-09-20 | 3 | 27.6 | 25.7 | 93.1 | PLACA | 26.15 | 2 | 93.116
23472 - TERRA (MANAZANA 4) | M - 1262 | Outinord IND 1" | Salón comunal 2 foso ascensor del bicicletero piso 5 | 2025-09-09 | 2025-09-12 | 3 | 27.6 | 21.7 | 78.6 |  | 21.45 | 2 | 78.623
23472 - TERRA (MANAZANA 4) | M - 1262 | Outinord IND 1" | Salón comunal 2 foso ascensor del bicicletero piso 5 | 2025-09-09 | 2025-09-12 | 3 | 27.6 | 21.2 | 76.8 |  | 21.45 | 2 | 76.812
23472 - TERRA (MANAZANA 4) | M - 1260 | Outinord IND 1 / 2" | Muros torre 1 eje 1 al 5 entre A - E apt 1704, 1705 | 2025-09-08 | 2025-09-11 | 3 | 27.6 | 23.1 | 83.7 | MURO | 23.25 | 2 | 83.696
23472 - TERRA (MANAZANA 4) | M - 1260 | Outinord IND 1 / 2" | Muros torre 1 eje 1 al 5 entre A - E apt 1704, 1705 | 2025-09-08 | 2025-09-11 | 3 | 27.6 | 23.4 | 84.8 | MURO | 23.25 | 2 | 84.783
23472 - TERRA (MANAZANA 4) | M-1259 | Outinord IND 1/2" | Muros torre 1 eje 6 al 11 entre F-J Apt. 1701, 1712 | 2025-09-06 | 2025-09-09 | 3 | 27.6 | 21.4 | 77.5 | MURO | 21.05 | 2 | 77.536
23472 - TERRA (MANAZANA 4) | M-1259 | Outinord IND 1/2" | Muros torre 1 eje 6 al 11 entre F-J Apt. 1701, 1712 | 2025-09-06 | 2025-09-09 | 3 | 27.6 | 20.7 | 75 | MURO | 21.05 | 2 | 75
23472 - TERRA (MANAZANA 4) | M - 1250 | Outinord IND 1/2" | Muros torre 1 eje 1 al 5 entre F - J apt 1602 , 1603 | 2025-09-02 | 2025-09-05 | 3 | 27.6 | 21.8 | 79 | MURO | 21.6 | 2 | 78.986
23472 - TERRA (MANAZANA 4) | M - 1250 | Outinord IND 1/2" | Muros torre 1 eje 1 al 5 entre F - J apt 1602 , 1603 | 2025-09-02 | 2025-09-05 | 3 | 27.6 | 21.4 | 77.5 | MURO | 21.6 | 2 | 77.536
23472 - TERRA (MANAZANA 4) | M - 1248 | Outinord IND 1/2" | Muros torre 1 eje 1 al 5 entre A - E apt 1604 , 1605 | 2025-09-01 | 2025-09-04 | 3 | 27.6 | 17.3 | 62.7 | MURO | 17.35 | 2 | 62.681
23472 - TERRA (MANAZANA 4) | M - 1248 | Outinord IND 1/2" | Muros torre 1 eje 1 al 5 entre A - E apt 1604 , 1605 | 2025-09-01 | 2025-09-04 | 3 | 27.6 | 17.4 | 63 | MURO | 17.35 | 2 | 63.043
23472 - TERRA (MANAZANA 4) | M - 1244 | Outinord IND 1" | Salón comunal escalera tipo 1 eje 3 al 4 entre A - B piso 4 al piso 5 | 2025-08-30 | 2025-09-02 | 3 | 27.6 | 23.8 | 86.2 |  | 23.9 | 2 | 86.232
23472 - TERRA (MANAZANA 4) | M - 1244 | Outinord IND 1" | Salón comunal escalera tipo 1 eje 3 al 4 entre A - B piso 4 al piso 5 | 2025-08-30 | 2025-09-02 | 3 | 27.6 | 24 | 87 |  | 23.9 | 2 | 86.957
23472 - TERRA (MANAZANA 4) | M - 1246 | Outinord IND 1/ 2" | Muros Torre 1 Eje 6 al 12 entre F - J Apt 1601 , 1612 | 2025-08-30 | 2025-09-02 | 3 | 27.6 | 17.6 | 63.8 | MURO | 17.3 | 2 | 63.768
23472 - TERRA (MANAZANA 4) | M - 1246 | Outinord IND 1/ 2" | Muros Torre 1 Eje 6 al 12 entre F - J Apt 1601 , 1612 | 2025-08-30 | 2025-09-02 | 3 | 27.6 | 17 | 61.6 | MURO | 17.3 | 2 | 61.594
23472 - TERRA (MANAZANA 4) | M - 1241 | Outinord IND 1/2" | Muros torre 1 eje 12 al 19 entre F - J apt 1610, 1611 | 2025-08-28 | 2025-08-31 | 3 | 27.6 | 24.5 | 88.8 | MURO | 24.25 | 2 | 88.768
23472 - TERRA (MANAZANA 4) | M - 1241 | Outinord IND 1/2" | Muros torre 1 eje 12 al 19 entre F - J apt 1610, 1611 | 2025-08-28 | 2025-08-31 | 3 | 27.6 | 24 | 87 | MURO | 24.25 | 2 | 86.957
23472 - TERRA (MANAZANA 4) | M - 1239 | Outinord IND 1 / 2 " | Muros Torre 1 Eje 12 al 19 entre A - E Apt 1608 - 1609 | 2025-08-27 | 2025-08-30 | 3 | 27.6 | 32.5 | 117.8 | MURO | 32 | 2 | 117.754
23472 - TERRA (MANAZANA 4) | M - 1239 | Outinord IND 1 / 2 " | Muros Torre 1 Eje 12 al 19 entre A - E Apt 1608 - 1609 | 2025-08-27 | 2025-08-30 | 3 | 27.6 | 31.5 | 114.1 | MURO | 32 | 2 | 114.13
23472 - TERRA (MANAZANA 4) | PL - 1237 | Outinord IND 1" | Salon comunal vigas pergolas eje 3 al 4 entre A - B cubierta comunal 2 escalera tipo 5 eje B - C entre 7 al 7´ Piso 4 al piso 5 y Placa bicicletero piso 5 y pozo Inyector | 2025-08-27 | 2025-08-30 | 3 | 27.6 | 24.1 | 87.3 | PLACA | 23.8 | 2 | 87.319
23472 - TERRA (MANAZANA 4) | PL - 1237 | Outinord IND 1" | Salon comunal vigas pergolas eje 3 al 4 entre A - B cubierta comunal 2 escalera tipo 5 eje B - C entre 7 al 7´ Piso 4 al piso 5 y Placa bicicletero piso 5 y pozo Inyector | 2025-08-27 | 2025-08-30 | 3 | 27.6 | 23.5 | 85.1 | PLACA | 23.8 | 2 | 85.145
23472 - TERRA (MANAZANA 4) | M - 1236 | Outinord IND 1 / 2" | Muro torre 1 eje 1 al 5 entre F - J apt 1502 - 1503 y cimentación escalera entre torres 2 y 3 | 2025-08-26 | 2025-08-29 | 3 | 27.6 | 16.4 | 59.4 | MURO | 16.3 | 2 | 59.42
23472 - TERRA (MANAZANA 4) | M - 1236 | Outinord IND 1 / 2" | Muro torre 1 eje 1 al 5 entre F - J apt 1502 - 1503 y cimentación escalera entre torres 2 y 3 | 2025-08-26 | 2025-08-29 | 3 | 27.6 | 16.2 | 58.7 | MURO | 16.3 | 2 | 58.696
23472 - TERRA (MANAZANA 4) | M - 1234 | Outinord IND 1 / 2" | Muros torre 1 eje 1 al 5 entre A - E apt 1504, 1505 | 2025-08-25 | 2025-08-28 | 3 | 27.6 | 19.9 | 72.1 | MURO | 19.5 | 2 | 72.101
23472 - TERRA (MANAZANA 4) | M - 1234 | Outinord IND 1 / 2" | Muros torre 1 eje 1 al 5 entre A - E apt 1504, 1505 | 2025-08-25 | 2025-08-28 | 3 | 27.6 | 19.1 | 69.2 | MURO | 19.5 | 2 | 69.203
23472 - TERRA (MANAZANA 4) | M-1232 | Outinord IND ½" | Muros torre 1 eje 16 al 11 entre F - J apto 1501, 1512 | 2025-08-23 | 2025-08-26 | 3 | 27.6 | 17.1 | 62 | MURO | 16.95 | 2 | 61.957
23472 - TERRA (MANAZANA 4) | M-1232 | Outinord IND ½" | Muros torre 1 eje 16 al 11 entre F - J apto 1501, 1512 | 2025-08-23 | 2025-08-26 | 3 | 27.6 | 16.8 | 60.9 | MURO | 16.95 | 2 | 60.87
23472 - TERRA (MANAZANA 4) | M-1228 | Outinord IND ½" | Muros torre 1 eje 11 al 19 entre F - J apto 1511, 1510 | 2025-08-21 | 2025-08-24 | 3 | 27.6 | 12.5 | 45.3 | MURO | 12.3 | 2 | 45.29
23472 - TERRA (MANAZANA 4) | M-1228 | Outinord IND ½" | Muros torre 1 eje 11 al 19 entre F - J apto 1511, 1510 | 2025-08-21 | 2025-08-24 | 3 | 27.6 | 12.1 | 43.8 | MURO | 12.3 | 2 | 43.841
23472 - TERRA (MANAZANA 4) | M-1225 | Outinord IND ½" | Muros torre 1 eje 12 al 19 entre A - E apto 1508, 1509 | 2025-08-20 | 2025-08-23 | 3 | 27.6 | 19.2 | 69.6 | MURO | 19.1 | 2 | 69.565
23472 - TERRA (MANAZANA 4) | M-1225 | Outinord IND ½" | Muros torre 1 eje 12 al 19 entre A - E apto 1508, 1509 | 2025-08-20 | 2025-08-23 | 3 | 27.6 | 19 | 68.8 | MURO | 19.1 | 2 | 68.841
23472 - TERRA (MANAZANA 4) | M - 1224 | Outinord IND 1/2" | Muros Torre 1 eje 1 al 5 entre F - J Apt 1402, 1403 | 2025-08-19 | 2025-08-22 | 3 | 27.6 | 17.7 | 64.1 | MURO | 17.65 | 2 | 64.13
23472 - TERRA (MANAZANA 4) | M - 1224 | Outinord IND 1/2" | Muros Torre 1 eje 1 al 5 entre F - J Apt 1402, 1403 | 2025-08-19 | 2025-08-22 | 3 | 27.6 | 17.6 | 63.8 | MURO | 17.65 | 2 | 63.768
23472 - TERRA (MANAZANA 4) | M-1218 | Outinord IND 1/2" | Muros torre 1 eje 6 al 11 entre A - E apt 1406, 1407 | 2025-08-13 | 2025-08-16 | 3 | 27.6 | 21.9 | 79.3 | MURO | 21.8 | 2 | 79.348
23472 - TERRA (MANAZANA 4) | M-1218 | Outinord IND 1/2" | Muros torre 1 eje 6 al 11 entre A - E apt 1406, 1407 | 2025-08-13 | 2025-08-16 | 3 | 27.6 | 21.7 | 78.6 | MURO | 21.8 | 2 | 78.623
23472 - TERRA (MANAZANA 4) | M - 1220 | Outinord IND 1/2" | Muros torre 1 eje 6 al 11 entre F - J apt 1401, 1412 | 2025-08-14 | 2025-08-17 | 3 | 27.6 | 20 | 72.5 | MURO | 19.7 | 2 | 72.464
23472 - TERRA (MANAZANA 4) | M - 1220 | Outinord IND 1/2" | Muros torre 1 eje 6 al 11 entre F - J apt 1401, 1412 | 2025-08-14 | 2025-08-17 | 3 | 27.6 | 19.4 | 70.3 | MURO | 19.7 | 2 | 70.29
23472 - TERRA (MANAZANA 4) | M-1213 | Outinord IND 1" | Salón comunal escalera tipo 1 eje 3 al 4 entre A-B piso 3 al piso 4 media caña muro perimetral junta cimentación sótano | 2025-08-12 | 2025-08-15 | 3 | 27.6 | 13.5 | 48.9 | MURO | 13.35 | 2 | 48.913
23472 - TERRA (MANAZANA 4) | M-1213 | Outinord IND 1" | Salón comunal escalera tipo 1 eje 3 al 4 entre A-B piso 3 al piso 4 media caña muro perimetral junta cimentación sótano | 2025-08-12 | 2025-08-15 | 3 | 27.6 | 13.2 | 47.8 | MURO | 13.35 | 2 | 47.826
23472 - TERRA (MANAZANA 4) | M-1212 | Outinord IND 1/2" | Muros torre 1 eje 12 al 19 entre A-E apt 1408, 1409 | 2025-08-11 | 2025-08-14 | 3 | 27.6 | 20.9 | 75.7 | MURO | 20.75 | 2 | 75.725
23472 - TERRA (MANAZANA 4) | M-1212 | Outinord IND 1/2" | Muros torre 1 eje 12 al 19 entre A-E apt 1408, 1409 | 2025-08-11 | 2025-08-14 | 3 | 27.6 | 20.6 | 74.6 | MURO | 20.75 | 2 | 74.638
23472 - TERRA (MANAZANA 4) | M-1215 | Outinord IND ½" | Muros torre 1 eje 12 al 19 entre F - J apto 1411, 1410 | 2025-08-12 | 2025-08-15 | 3 | 27.6 | 22.5 | 81.5 | MURO | 22.15 | 2 | 81.522
23472 - TERRA (MANAZANA 4) | M-1215 | Outinord IND ½" | Muros torre 1 eje 12 al 19 entre F - J apto 1411, 1410 | 2025-08-12 | 2025-08-15 | 3 | 27.6 | 21.8 | 79 | MURO | 22.15 | 2 | 78.986
23472 - TERRA (MANAZANA 4) | M -1210 | Outinord IND 1/2" | Muros torre 1 eje 1 al 5 entre F - J apt 1302, 1303 | 2025-08-09 | 2025-08-12 | 3 | 27.6 | 19.4 | 70.3 | MURO | 19.5 | 2 | 70.29
23472 - TERRA (MANAZANA 4) | M -1210 | Outinord IND 1/2" | Muros torre 1 eje 1 al 5 entre F - J apt 1302, 1303 | 2025-08-09 | 2025-08-12 | 3 | 27.6 | 19.6 | 71 | MURO | 19.5 | 2 | 71.014
23472 - TERRA (MANAZANA 4) | M - 1202 | Outinord IND 1/2" | Muros torre 1 eje 6 al 11 entre A - E apt 1306, 1307 | 2025-08-02 | 2025-08-05 | 3 | 27.6 | 15.7 | 56.9 | MURO | 15.5 | 2 | 56.884
23472 - TERRA (MANAZANA 4) | M - 1202 | Outinord IND 1/2" | Muros torre 1 eje 6 al 11 entre A - E apt 1306, 1307 | 2025-08-02 | 2025-08-05 | 3 | 27.6 | 15.3 | 55.4 | MURO | 15.5 | 2 | 55.435
23472 - TERRA (MANAZANA 4) | M-1200 | Outinord IND ½" | Muros torre 1 eje 12 al 19 entre A - E apto 1308, 1309 | 2025-07-31 | 2025-08-03 | 3 | 27.6 | 22.8 | 82.6 | MURO | 22.4 | 2 | 82.609
23472 - TERRA (MANAZANA 4) | M-1200 | Outinord IND ½" | Muros torre 1 eje 12 al 19 entre A - E apto 1308, 1309 | 2025-07-31 | 2025-08-03 | 3 | 27.6 | 22 | 79.7 | MURO | 22.4 | 2 | 79.71
23472 - TERRA (MANAZANA 4) | PL-1198 | Outinord IND 1" | Placa aligerada y vigas de cubierta salón comunal eje 3 al 4 entre A - C | 2025-07-30 | 2025-08-02 | 3 | 27.6 | 21.6 | 78.3 | PLACA | 21.05 | 2 | 78.261
23472 - TERRA (MANAZANA 4) | PL-1198 | Outinord IND 1" | Placa aligerada y vigas de cubierta salón comunal eje 3 al 4 entre A - C | 2025-07-30 | 2025-08-02 | 3 | 27.6 | 20.5 | 74.3 | PLACA | 21.05 | 2 | 74.275
23472 - TERRA (MANAZANA 4) | PL-1197 | Outinord IND 1 Fibra 1" | Placa aligerada de cubierta salón comunal eje 3 al 4 entre A - C | 2025-07-30 | 2025-08-02 | 3 | 27.6 | 30.9 | 112 | PLACA | 30.8 | 2 | 111.957
23472 - TERRA (MANAZANA 4) | PL-1197 | Outinord IND 1 Fibra 1" | Placa aligerada de cubierta salón comunal eje 3 al 4 entre A - C | 2025-07-30 | 2025-08-02 | 3 | 27.6 | 30.7 | 111.2 | PLACA | 30.8 | 2 | 111.232
23472 - TERRA (MANAZANA 4) | PL-1195 | Outinord IND 1" | Vigas y placa aligerada salón comunal de cubierta eje 3 al 4 entre A - C y escalera tipo 5 eje B - C entre 7 al 7´ piso 3 al piso 4 | 2025-07-30 | 2025-08-02 | 3 | 27.6 | 31.1 | 112.7 | PLACA | 31.2 | 2 | 112.681
23472 - TERRA (MANAZANA 4) | PL-1195 | Outinord IND 1" | Vigas y placa aligerada salón comunal de cubierta eje 3 al 4 entre A - C y escalera tipo 5 eje B - C entre 7 al 7´ piso 3 al piso 4 | 2025-07-30 | 2025-08-02 | 3 | 27.6 | 31.3 | 113.4 | PLACA | 31.2 | 2 | 113.406
23472 - TERRA (MANAZANA 4) | M - 1192 | Outinord IND 1/2" | Muros torre 1, eje 1 al 5 entre F - J, Apt. 1202 - 1203. | 2025-07-26 | 2025-07-29 | 3 | 27.6 | 23.7 | 85.9 | MURO | 23.35 | 2 | 85.87
23472 - TERRA (MANAZANA 4) | M - 1192 | Outinord IND 1/2" | Muros torre 1, eje 1 al 5 entre F - J, Apt. 1202 - 1203. | 2025-07-26 | 2025-07-29 | 3 | 27.6 | 23 | 83.3 | MURO | 23.35 | 2 | 83.333
23472 - TERRA (MANAZANA 4) | M-1188 | Outinord IND ½" | Muros torre 1 eje 6 al 11 entre F - J apto 1201, 1212 | 2025-07-24 | 2025-07-27 | 3 | 27.6 | 17.6 | 63.8 | MURO | 17.45 | 2 | 63.768
23472 - TERRA (MANAZANA 4) | M-1188 | Outinord IND ½" | Muros torre 1 eje 6 al 11 entre F - J apto 1201, 1212 | 2025-07-24 | 2025-07-27 | 3 | 27.6 | 17.3 | 62.7 | MURO | 17.45 | 2 | 62.681
23472 - TERRA (MANAZANA 4) | PL-1186 | Outinord IND 1" Fibra | Salón comunal placa cubierta eje 4 al 7 entre A - C comunal 2 | 2025-07-24 | 2025-07-27 | 3 | 27.6 | 23 | 83.3 | PLACA | 22.8 | 2 | 83.333
23472 - TERRA (MANAZANA 4) | PL-1186 | Outinord IND 1" Fibra | Salón comunal placa cubierta eje 4 al 7 entre A - C comunal 2 | 2025-07-24 | 2025-07-27 | 3 | 27.6 | 22.6 | 81.9 | PLACA | 22.8 | 2 | 81.884
23472 - TERRA (MANAZANA 4) | PL-1185 | Outinord IND 1" | Salón comunal 2 vigas de placa cubierta eje 4 al 7 entre A - C | 2025-07-24 | 2025-07-27 | 3 | 27.6 | 24.5 | 88.8 | PLACA | 23.95 | 2 | 88.768
23472 - TERRA (MANAZANA 4) | PL-1185 | Outinord IND 1" | Salón comunal 2 vigas de placa cubierta eje 4 al 7 entre A - C | 2025-07-24 | 2025-07-27 | 3 | 27.6 | 23.4 | 84.8 | PLACA | 23.95 | 2 | 84.783
23472 - TERRA (MANAZANA 4) | PL-1184 | Outinord IND 1" | Salón comunal 2 vigas de placa cubierta eje 4 al 7 entre A - C | 2025-07-24 | 2025-07-27 | 3 | 27.6 | 23.9 | 86.6 | PLACA | 23.7 | 2 | 86.594
23472 - TERRA (MANAZANA 4) | PL-1184 | Outinord IND 1" | Salón comunal 2 vigas de placa cubierta eje 4 al 7 entre A - C | 2025-07-24 | 2025-07-27 | 3 | 27.6 | 23.5 | 85.1 | PLACA | 23.7 | 2 | 85.145
23472 - TERRA (MANAZANA 4) | M-1183 | Outinord IND ½" | Muros torre 1 eje 6 al 11 entre A - E apto 1206, 1207 y columna de salón comunal 1 eje 4 entre A - B | 2025-07-23 | 2025-07-26 | 3 | 27.6 | 21.1 | 76.4 | MURO | 20.45 | 2 | 76.449
23472 - TERRA (MANAZANA 4) | M-1183 | Outinord IND ½" | Muros torre 1 eje 6 al 11 entre A - E apto 1206, 1207 y columna de salón comunal 1 eje 4 entre A - B | 2025-07-23 | 2025-07-26 | 3 | 27.6 | 19.8 | 71.7 | MURO | 20.45 | 2 | 71.739
23472 - TERRA (MANAZANA 4) | M-1181 | Outinord IND ½" | Muros torre 1 eje 12 al 19 entre F - J apto 1211, 1210 | 2025-07-22 | 2025-07-25 | 3 | 27.6 | 19.8 | 71.7 | MURO | 19.45 | 2 | 71.739
23472 - TERRA (MANAZANA 4) | M-1181 | Outinord IND ½" | Muros torre 1 eje 12 al 19 entre F - J apto 1211, 1210 | 2025-07-22 | 2025-07-25 | 3 | 27.6 | 19.1 | 69.2 | MURO | 19.45 | 2 | 69.203
23472 - TERRA (MANAZANA 4) | M - 1179 | Outinord IND 1" | Salón comunal escalera tipo 1, eje 3 al 4 entre A - B primer tramo piso 1 al piso 3, comunal 2 y muros MC1, eje 4 entre A - B comunal 1. | 2025-07-22 | 2025-07-25 | 3 | 27.6 | 16.5 | 59.8 | MURO | 16.3 | 2 | 59.783
23472 - TERRA (MANAZANA 4) | M - 1179 | Outinord IND 1" | Salón comunal escalera tipo 1, eje 3 al 4 entre A - B primer tramo piso 1 al piso 3, comunal 2 y muros MC1, eje 4 entre A - B comunal 1. | 2025-07-22 | 2025-07-25 | 3 | 27.6 | 16.1 | 58.3 | MURO | 16.3 | 2 | 58.333
23472 - TERRA (MANAZANA 4) | PL - 1178 | Outinord IND 1/2" | Muros torre 1, eje 12 al 19, entre A - E, Apt. 1208, 1209. | 2025-07-21 | 2025-07-24 | 3 | 27.6 | 23.5 | 85.1 | MURO | 23.45 | 2 | 85.145
23472 - TERRA (MANAZANA 4) | PL - 1178 | Outinord IND 1/2" | Muros torre 1, eje 12 al 19, entre A - E, Apt. 1208, 1209. | 2025-07-21 | 2025-07-24 | 3 | 27.6 | 23.4 | 84.8 | MURO | 23.45 | 2 | 84.783
23472 - TERRA (MANAZANA 4) | M - 1170 | Outinord IND. 1" | Salon Comunal Columnas C - 04, eje 1 - A, 1 - B, 1 - C, 2 - A, 2 - B, 2 - C Piso 5 | 2025-07-17 | 2025-07-20 | 3 | 27.6 | 22.8 | 82.6 |  | 22.9 | 2 | 82.609
23472 - TERRA (MANAZANA 4) | M - 1170 | Outinord IND. 1" | Salon Comunal Columnas C - 04, eje 1 - A, 1 - B, 1 - C, 2 - A, 2 - B, 2 - C Piso 5 | 2025-07-17 | 2025-07-20 | 3 | 27.6 | 23 | 83.3 |  | 22.9 | 2 | 83.333
23472 - TERRA (MANAZANA 4) | M - 1163 | Outinord IND 1" | Salón comunal muros foso ascensor y escalera eje 3 al 4, entre A - B y columnas C-4, eje 2-A, 3-A, 3-C, 4-A, 4-C, piso 5 y escalera tipo 1, eje 3 al 4 entre A - B, sótano a piso 1, segundo tramo. | 2025-07-14 | 2025-07-17 | 3 | 27.6 | 19.9 | 72.1 | MURO | 19.85 | 2 | 72.101
23472 - TERRA (MANAZANA 4) | M - 1163 | Outinord IND 1" | Salón comunal muros foso ascensor y escalera eje 3 al 4, entre A - B y columnas C-4, eje 2-A, 3-A, 3-C, 4-A, 4-C, piso 5 y escalera tipo 1, eje 3 al 4 entre A - B, sótano a piso 1, segundo tramo. | 2025-07-14 | 2025-07-17 | 3 | 27.6 | 19.8 | 71.7 | MURO | 19.85 | 2 | 71.739
23472 - TERRA (MANAZANA 4) | M - 1153 | Outinord IND 1" | Rampa #2, eje 1 al 2 entre C - D N + 0.0 al N + 1.50, salón comunal 2. | 2025-07-09 | 2025-07-12 | 3 | 27.6 | 22.8 | 82.6 |  | 22.9 | 2 | 82.609
23472 - TERRA (MANAZANA 4) | M - 1153 | Outinord IND 1" | Rampa #2, eje 1 al 2 entre C - D N + 0.0 al N + 1.50, salón comunal 2. | 2025-07-09 | 2025-07-12 | 3 | 27.6 | 23 | 83.3 |  | 22.9 | 2 | 83.333
23472 - TERRA (MANAZANA 4) | PL - 1149 | Outinord IND 1" | Salon Comunal Placa Aligerada eje 1 al 4 entre A - C Piso 5 y Columna C - 01 eje 5 - A, 5 - B, 5 - C, 6 - A , 6 - B, 6 - C, 7 - A, 7 - B, 7 - C, Piso 5 a cubierta y escalera Tipo 1 eje 3 al 4 entre A - B Sótano a piso 1 | 2025-07-08 | 2025-07-11 | 3 | 27.6 | 17 | 61.6 | PLACA | 17 | 2 | 61.594
23472 - TERRA (MANAZANA 4) | PL - 1149 | Outinord IND 1" | Salon Comunal Placa Aligerada eje 1 al 4 entre A - C Piso 5 y Columna C - 01 eje 5 - A, 5 - B, 5 - C, 6 - A , 6 - B, 6 - C, 7 - A, 7 - B, 7 - C, Piso 5 a cubierta y escalera Tipo 1 eje 3 al 4 entre A - B Sótano a piso 1 | 2025-07-08 | 2025-07-11 | 3 | 27.6 | 17 | 61.6 | PLACA | 17 | 2 | 61.594
23472 - TERRA (MANAZANA 4) | PL - 1150 | Outinord Ind 1" | Salon Comunal Placa Aligerada eje 1 al 4 entre A - C y columnas C - 01 eje 5 - A, 5 - B, 5 - C, 6 - A, 6 - B, 6 - C, 7 - A, 7 - B, 7 - C Piso 5 a Cubierta y Escalera Tipo 1 eje 3 al 4 Entre A - B sótano a Piso 1 | 2025-07-08 | 2025-07-11 | 3 | 27.6 | 15.7 | 56.9 | PLACA | 15.35 | 2 | 56.884
23472 - TERRA (MANAZANA 4) | PL - 1150 | Outinord Ind 1" | Salon Comunal Placa Aligerada eje 1 al 4 entre A - C y columnas C - 01 eje 5 - A, 5 - B, 5 - C, 6 - A, 6 - B, 6 - C, 7 - A, 7 - B, 7 - C Piso 5 a Cubierta y Escalera Tipo 1 eje 3 al 4 Entre A - B sótano a Piso 1 | 2025-07-08 | 2025-07-11 | 3 | 27.6 | 15 | 54.3 | PLACA | 15.35 | 2 | 54.348
23472 - TERRA (MANAZANA 4) | M-1254 | Outinord IND 1/2" | Muros Torre 1 eje 12 al 19 entre F-J Apt 1710, 1711 | 2025-09-04 | 2025-09-07 | 3 | 27.5 | 25 | 90.9 | MURO | 24.8 | 2 | 90.909
23472 - TERRA (MANAZANA 4) | M-1254 | Outinord IND 1/2" | Muros Torre 1 eje 12 al 19 entre F-J Apt 1710, 1711 | 2025-09-04 | 2025-09-07 | 3 | 27.5 | 24.6 | 89.5 | MURO | 24.8 | 2 | 89.455
23472 - TERRA (MANAZANA 4) | M-1252 | Outinord IND 1/2" | Muros Torre 1 eje 12 al 19 entre A-E Apt 1708,1709 | 2025-09-03 | 2025-09-06 | 3 | 27.5 | 26 | 94.5 | MURO | 25.55 | 2 | 94.545
23472 - TERRA (MANAZANA 4) | M-1252 | Outinord IND 1/2" | Muros Torre 1 eje 12 al 19 entre A-E Apt 1708,1709 | 2025-09-03 | 2025-09-06 | 3 | 27.5 | 25.1 | 91.3 | MURO | 25.55 | 2 | 91.273
23472 - TERRA (MANAZANA 4) | M-1208 | Outinord IND 1" | Salón comunal muros que conforman la escalera tipo 1 foso ascensor eje 3 al 4 entre A-B cubierta y columnas C-5 ejes 3-A, 4-A | 2025-08-06 | 2025-08-09 | 3 | 27.5 | 17.8 | 64.7 | MURO | 17.6 | 2 | 64.727
23472 - TERRA (MANAZANA 4) | M-1208 | Outinord IND 1" | Salón comunal muros que conforman la escalera tipo 1 foso ascensor eje 3 al 4 entre A-B cubierta y columnas C-5 ejes 3-A, 4-A | 2025-08-06 | 2025-08-09 | 3 | 27.5 | 17.4 | 63.3 | MURO | 17.6 | 2 | 63.273
23472 - TERRA (MANAZANA 4) | PL - 1387 | outinord IND 1" | Escalera torre1 eje 1 al 2 entre D - G costado occidental piso 23 al piso 24 | 2026-01-20 | 2026-01-23 | 3 | 20.7 | 14.7 | 71 |  | 14.6 | 2 | 71.014
23472 - TERRA (MANAZANA 4) | PL - 1387 | outinord IND 1" | Escalera torre1 eje 1 al 2 entre D - G costado occidental piso 23 al piso 24 | 2026-01-20 | 2026-01-23 | 3 | 20.7 | 14.5 | 70 |  | 14.6 | 2 | 70.048
23472 - TERRA (MANAZANA 4) | PL - 1375 | Outinord Ind 1" | Escalera torre 1 eje 17 al 19 entre D- G costado oriental piso 21 al piso 22 | 2025-12-02 | 2025-12-05 | 3 | 20.7 | 11.7 | 56.5 |  | 11.6 | 2 | 56.522
23472 - TERRA (MANAZANA 4) | PL - 1375 | Outinord Ind 1" | Escalera torre 1 eje 17 al 19 entre D- G costado oriental piso 21 al piso 22 | 2025-12-02 | 2025-12-05 | 3 | 20.7 | 11.5 | 55.6 |  | 11.6 | 2 | 55.556
23472 - TERRA (MANAZANA 4) | PL - 1368 | Outinord IND con fibra y fibra de polipropileno | Placa cubierta torre 1 eje 7 al 12 entre F - J | 2025-11-25 | 2025-11-28 | 3 | 20.7 | 12.9 | 62.3 | PLACA | 12.7 | 2 | 62.319
23472 - TERRA (MANAZANA 4) | PL - 1368 | Outinord IND con fibra y fibra de polipropileno | Placa cubierta torre 1 eje 7 al 12 entre F - J | 2025-11-25 | 2025-11-28 | 3 | 20.7 | 12.5 | 60.4 | PLACA | 12.7 | 2 | 60.386
23472 - TERRA (MANAZANA 4) | PL-1369 | Outinord IND 1" con fibra de polipropileno y inclusion de aire | Placa cubierta torre 1 eje 1 al 16 entre F - J | 2025-11-26 | 2025-11-29 | 3 | 20.7 | 17.3 | 83.6 | PLACA | 17.1 | 2 | 83.575
23472 - TERRA (MANAZANA 4) | PL-1369 | Outinord IND 1" con fibra de polipropileno y inclusion de aire | Placa cubierta torre 1 eje 1 al 16 entre F - J | 2025-11-26 | 2025-11-29 | 3 | 20.7 | 16.9 | 81.6 | PLACA | 17.1 | 2 | 81.643
23472 - TERRA (MANAZANA 4) | PL-1362 | Outinord IND 1" con inclusión de aire y fibra de polipropileno | Placa cubierta torre 1 eje 12 al 19 entre F-J | 2025-11-18 | 2025-11-21 | 3 | 20.7 | 19.5 | 94.2 | PLACA | 19.4 | 2 | 94.203
23472 - TERRA (MANAZANA 4) | PL-1362 | Outinord IND 1" con inclusión de aire y fibra de polipropileno | Placa cubierta torre 1 eje 12 al 19 entre F-J | 2025-11-18 | 2025-11-21 | 3 | 20.7 | 19.3 | 93.2 | PLACA | 19.4 | 2 | 93.237
23472 - TERRA (MANAZANA 4) | PL - 1359 | Outinord IND con inclución de aire y fibra 1" | Placa cubierta torre 1 eje 12 al 19 entre A – E | 2025-11-13 | 2025-11-16 | 3 | 20.7 | 17.2 | 83.1 | PLACA | 17.5 | 2 | 83.092
23472 - TERRA (MANAZANA 4) | PL - 1359 | Outinord IND con inclución de aire y fibra 1" | Placa cubierta torre 1 eje 12 al 19 entre A – E | 2025-11-13 | 2025-11-16 | 3 | 20.7 | 17.8 | 86 | PLACA | 17.5 | 2 | 85.99
23472 - TERRA (MANAZANA 4) | PL - 1356 | Outinord IND 1" | Placa entrepiso torre 1 eje 1 al 5 entre F - J apt 2402 - 2403 y escalera eje 1 al 2 entre D - E costado occidental piso 21 al piso 22 | 2025-11-11 | 2025-11-14 | 3 | 20.7 | 14.4 | 69.6 | PLACA | 14.3 | 2 | 69.565
23472 - TERRA (MANAZANA 4) | PL - 1356 | Outinord IND 1" | Placa entrepiso torre 1 eje 1 al 5 entre F - J apt 2402 - 2403 y escalera eje 1 al 2 entre D - E costado occidental piso 21 al piso 22 | 2025-11-11 | 2025-11-14 | 3 | 20.7 | 14.2 | 68.6 | PLACA | 14.3 | 2 | 68.599
23472 - TERRA (MANAZANA 4) | PL - 1353 | Outinord IND 1" | Placa entre piso torre 1 eje 1 al 5 entre A - E apt 2404, 2405 | 2025-11-08 | 2025-11-11 | 3 | 20.7 | 12.9 | 62.3 | PLACA | 12.65 | 2 | 62.319
23472 - TERRA (MANAZANA 4) | PL - 1353 | Outinord IND 1" | Placa entre piso torre 1 eje 1 al 5 entre A - E apt 2404, 2405 | 2025-11-08 | 2025-11-11 | 3 | 20.7 | 12.4 | 59.9 | PLACA | 12.65 | 2 | 59.903
23472 - TERRA (MANAZANA 4) | PL - 1351 | Outinord IND 1" | Placa entrepiso torre 1 eje 6 al 13 entre F – J apto 2401, 2412 | 2025-11-06 | 2025-11-09 | 3 | 20.7 | 13.8 | 66.7 | PLACA | 13.65 | 2 | 66.667
23472 - TERRA (MANAZANA 4) | PL - 1351 | Outinord IND 1" | Placa entrepiso torre 1 eje 6 al 13 entre F – J apto 2401, 2412 | 2025-11-06 | 2025-11-09 | 3 | 20.7 | 13.5 | 65.2 | PLACA | 13.65 | 2 | 65.217
23472 - TERRA (MANAZANA 4) | PL - 1349 | Outinord IND 1" | Placa entrepiso torre 1 eje 6 al 13 entre A – E apto 2406, 2407 | 2025-11-05 | 2025-11-08 | 3 | 20.7 | 16.9 | 81.6 | PLACA | 16.75 | 2 | 81.643
23472 - TERRA (MANAZANA 4) | PL - 1349 | Outinord IND 1" | Placa entrepiso torre 1 eje 6 al 13 entre A – E apto 2406, 2407 | 2025-11-05 | 2025-11-08 | 3 | 20.7 | 16.6 | 80.2 | PLACA | 16.75 | 2 | 80.193
23472 - TERRA (MANAZANA 4) | PL - 1347 | Outinord IND 1" | Placa entre piso torre 1 eje 13 al 19 entre F - J apto 2410 , 2411 | 2025-11-04 | 2025-11-07 | 3 | 20.7 | 12.4 | 59.9 | PLACA | 12.05 | 2 | 59.903
23472 - TERRA (MANAZANA 4) | PL - 1347 | Outinord IND 1" | Placa entre piso torre 1 eje 13 al 19 entre F - J apto 2410 , 2411 | 2025-11-04 | 2025-11-07 | 3 | 20.7 | 11.7 | 56.5 | PLACA | 12.05 | 2 | 56.522
23472 - TERRA (MANAZANA 4) | PL - 1345 | Outinord IND 1" | Placa entre piso torre 1 eje 13 al 19 entre A – E aptos 2408, 2409 | 2025-11-01 | 2025-11-04 | 3 | 20.7 | 15.5 | 74.9 | PLACA | 15.55 | 2 | 74.879
23472 - TERRA (MANAZANA 4) | PL - 1345 | Outinord IND 1" | Placa entre piso torre 1 eje 13 al 19 entre A – E aptos 2408, 2409 | 2025-11-01 | 2025-11-04 | 3 | 20.7 | 15.6 | 75.4 | PLACA | 15.55 | 2 | 75.362
23472 - TERRA (MANAZANA 4) | PL - 1339 | Outinord IND 1" | Placa entrepiso torre 1 eje 6 al 13 entre F - J apt 2301 - 2312 y placa contrapiso futuro comercio torre 3 | 2025-10-29 | 2025-11-01 | 3 | 20.7 | 19.5 | 94.2 | PLACA | 19.25 | 2 | 94.203
23472 - TERRA (MANAZANA 4) | PL - 1339 | Outinord IND 1" | Placa entrepiso torre 1 eje 6 al 13 entre F - J apt 2301 - 2312 y placa contrapiso futuro comercio torre 3 | 2025-10-29 | 2025-11-01 | 3 | 20.7 | 19 | 91.8 | PLACA | 19.25 | 2 | 91.787
23472 - TERRA (MANAZANA 4) | PL - 1341 | Outinord IND 1" | Placa entrepiso torre 1 eje 1 al 6 entre A - E apt 2304 - 2305 | 2025-10-30 | 2025-11-02 | 3 | 20.7 | 16.4 | 79.2 | PLACA | 16.1 | 2 | 79.227
23472 - TERRA (MANAZANA 4) | PL - 1341 | Outinord IND 1" | Placa entrepiso torre 1 eje 1 al 6 entre A - E apt 2304 - 2305 | 2025-10-30 | 2025-11-02 | 3 | 20.7 | 15.8 | 76.3 | PLACA | 16.1 | 2 | 76.329
23472 - TERRA (MANAZANA 4) | PL - 1335 | Outinord IND 1" | Placa entrepiso torre 1 eje 6 al 13 entre A - E apt 2306 - 2307 | 2025-10-28 | 2025-10-31 | 3 | 20.7 | 16.2 | 78.3 | PLACA | 15.95 | 2 | 78.261
23472 - TERRA (MANAZANA 4) | PL - 1335 | Outinord IND 1" | Placa entrepiso torre 1 eje 6 al 13 entre A - E apt 2306 - 2307 | 2025-10-28 | 2025-10-31 | 3 | 20.7 | 15.7 | 75.8 | PLACA | 15.95 | 2 | 75.845
23472 - TERRA (MANAZANA 4) | PL - 1334 | Outinord IND con fibra de polipropileno | Alistado de piso cubierta eje 7 al 1 entre A - J | 2025-10-28 | 2025-10-31 | 3 | 20.7 | 16 | 77.3 |  | 15.75 | 2 | 77.295
23472 - TERRA (MANAZANA 4) | PL - 1334 | Outinord IND con fibra de polipropileno | Alistado de piso cubierta eje 7 al 1 entre A - J | 2025-10-28 | 2025-10-31 | 3 | 20.7 | 15.5 | 74.9 |  | 15.75 | 2 | 74.879
23472 - TERRA (MANAZANA 4) | PL - 1332 | Outinord IND ayudante de bombeo | Alistado de cubierta torre 2 eje 7´al 13 entre A - J | 2025-10-27 | 2025-10-30 | 3 | 20.7 | 8.7 | 42 |  | 8.5 | 2 | 42.029
23472 - TERRA (MANAZANA 4) | PL - 1332 | Outinord IND ayudante de bombeo | Alistado de cubierta torre 2 eje 7´al 13 entre A - J | 2025-10-27 | 2025-10-30 | 3 | 20.7 | 8.3 | 40.1 |  | 8.5 | 2 | 40.097
23472 - TERRA (MANAZANA 4) | PL - 1331 | Outinord IND 1" | Placa entre piso torre 1 eje 13 al 19 entre F - J apt 2310, 2311 y escalera eje 17 al 19 entre D - G costado oriental piso 20 al piso 21 | 2025-10-25 | 2025-10-28 | 3 | 20.7 | 13 | 62.8 | PLACA | 12.65 | 2 | 62.802
23472 - TERRA (MANAZANA 4) | PL - 1331 | Outinord IND 1" | Placa entre piso torre 1 eje 13 al 19 entre F - J apt 2310, 2311 y escalera eje 17 al 19 entre D - G costado oriental piso 20 al piso 21 | 2025-10-25 | 2025-10-28 | 3 | 20.7 | 12.3 | 59.4 | PLACA | 12.65 | 2 | 59.42
23472 - TERRA (MANAZANA 4) | PL - 1325 | Outinord IND 1" | Placa entre piso 1 eje 1 al 5 entre F - J apt 2202, 2203 y escalera eje 1 al 2 entre D - G costado occidental piso 20 al piso 21 | 2025-10-23 | 2025-10-26 | 3 | 20.7 | 13.5 | 65.2 | PLACA | 13.3 | 2 | 65.217
23472 - TERRA (MANAZANA 4) | PL - 1325 | Outinord IND 1" | Placa entre piso 1 eje 1 al 5 entre F - J apt 2202, 2203 y escalera eje 1 al 2 entre D - G costado occidental piso 20 al piso 21 | 2025-10-23 | 2025-10-26 | 3 | 20.7 | 13.1 | 63.3 | PLACA | 13.3 | 2 | 63.285
23472 - TERRA (MANAZANA 4) | PL- 1321 | Outinord IND 1" | Placa entrepiso torre 1 eje 1 al 5 entre A - E aptos 2204 - 2205 | 2025-10-21 | 2025-10-24 | 3 | 20.7 | 26.2 | 126.6 | PLACA | 25.75 | 2 | 126.57
23472 - TERRA (MANAZANA 4) | PL- 1321 | Outinord IND 1" | Placa entrepiso torre 1 eje 1 al 5 entre A - E aptos 2204 - 2205 | 2025-10-21 | 2025-10-24 | 3 | 20.7 | 25.3 | 122.2 | PLACA | 25.75 | 2 | 122.222
23472 - TERRA (MANAZANA 4) | PL- 1320 | Outinord IND 1" | Placa entrepiso torre 1 eje 6 al 13 entre F - J aptos 2201 - 2212 | 2025-10-20 | 2025-10-23 | 3 | 20.7 | 15.9 | 76.8 | PLACA | 15.75 | 2 | 76.812
23472 - TERRA (MANAZANA 4) | PL- 1320 | Outinord IND 1" | Placa entrepiso torre 1 eje 6 al 13 entre F - J aptos 2201 - 2212 | 2025-10-20 | 2025-10-23 | 3 | 20.7 | 15.6 | 75.4 | PLACA | 15.75 | 2 | 75.362
23472 - TERRA (MANAZANA 4) | PL-1318 | Outinord IND 1" | Placa entrepiso torre 1 eje 6 al 13 entre A - E apto 2206, 2207 | 2025-10-18 | 2025-10-21 | 3 | 20.7 | 13.4 | 64.7 | PLACA | 13.25 | 2 | 64.734
23472 - TERRA (MANAZANA 4) | PL-1318 | Outinord IND 1" | Placa entrepiso torre 1 eje 6 al 13 entre A - E apto 2206, 2207 | 2025-10-18 | 2025-10-21 | 3 | 20.7 | 13.1 | 63.3 | PLACA | 13.25 | 2 | 63.285
23472 - TERRA (MANAZANA 4) | PL-1317 | IND Fibra inclusion de aire | Alistado de cubierta torre 2 eje 13 al 23 entre A - J | 2025-10-18 | 2025-10-21 | 3 | 20.7 | 12.7 | 61.4 |  | 12.45 | 2 | 61.353
23472 - TERRA (MANAZANA 4) | PL-1317 | IND Fibra inclusion de aire | Alistado de cubierta torre 2 eje 13 al 23 entre A - J | 2025-10-18 | 2025-10-21 | 3 | 20.7 | 12.2 | 58.9 |  | 12.45 | 2 | 58.937
23472 - TERRA (MANAZANA 4) | PL-1313 | Outinord IND 1" | Placa entrepiso torre 1 eje 13 al 19 entre A - E apto 2208, 2209 | 2025-10-15 | 2025-10-18 | 3 | 20.7 | 18.3 | 88.4 | PLACA | 18.1 | 2 | 88.406
23472 - TERRA (MANAZANA 4) | PL-1313 | Outinord IND 1" | Placa entrepiso torre 1 eje 13 al 19 entre A - E apto 2208, 2209 | 2025-10-15 | 2025-10-18 | 3 | 20.7 | 17.9 | 86.5 | PLACA | 18.1 | 2 | 86.473
23472 - TERRA (MANAZANA 4) | PL - 1315 | Outinord IND 1" | Placa entrepiso torre 1 eje 13 al 19 entre F - J apt 2210, 2211 y escalera eje 17 al 19 entre D - G costado oriental piso 19 al piso 20 | 2025-10-16 | 2025-10-19 | 3 | 20.7 | 18.3 | 88.4 | PLACA | 18.1 | 2 | 88.406
23472 - TERRA (MANAZANA 4) | PL - 1315 | Outinord IND 1" | Placa entrepiso torre 1 eje 13 al 19 entre F - J apt 2210, 2211 y escalera eje 17 al 19 entre D - G costado oriental piso 19 al piso 20 | 2025-10-16 | 2025-10-19 | 3 | 20.7 | 17.9 | 86.5 | PLACA | 18.1 | 2 | 86.473
23472 - TERRA (MANAZANA 4) | PL - 1310 | Outinord IND 1" | Placa entrepiso torre 1 eje 1 al 5 entre F - J apt 2102, 2103 y escalera eje 1 al 2 entre D - G costado occidental piso 19 al piso 20 | 2025-10-14 | 2025-10-17 | 3 | 20.7 | 15.1 | 72.9 | PLACA | 14.9 | 2 | 72.947
23472 - TERRA (MANAZANA 4) | PL - 1310 | Outinord IND 1" | Placa entrepiso torre 1 eje 1 al 5 entre F - J apt 2102, 2103 y escalera eje 1 al 2 entre D - G costado occidental piso 19 al piso 20 | 2025-10-14 | 2025-10-17 | 3 | 20.7 | 14.7 | 71 | PLACA | 14.9 | 2 | 71.014
23472 - TERRA (MANAZANA 4) | PL - 1306 | Outinord Ind. 1" | Placa Entrepiso Torre 1 Eje 6 al 13 entre F - J Apt 2101 , 2112 | 2025-10-09 | 2025-10-12 | 3 | 20.7 | 22.2 | 107.2 | PLACA | 21.95 | 2 | 107.246
23472 - TERRA (MANAZANA 4) | PL - 1306 | Outinord Ind. 1" | Placa Entrepiso Torre 1 Eje 6 al 13 entre F - J Apt 2101 , 2112 | 2025-10-09 | 2025-10-12 | 3 | 20.7 | 21.7 | 104.8 | PLACA | 21.95 | 2 | 104.831
23472 - TERRA (MANAZANA 4) | PL - 1304 | Outinord Ind. 1" | Placa entrepiso Torre 1 eje6 al 13 entre A - E Apt 2106 , 2107 | 2025-10-08 | 2025-10-11 | 3 | 20.7 | 20.5 | 99 | PLACA | 20.3 | 2 | 99.034
23472 - TERRA (MANAZANA 4) | PL - 1304 | Outinord Ind. 1" | Placa entrepiso Torre 1 eje6 al 13 entre A - E Apt 2106 , 2107 | 2025-10-08 | 2025-10-11 | 3 | 20.7 | 20.1 | 97.1 | PLACA | 20.3 | 2 | 97.101
23472 - TERRA (MANAZANA 4) | PL - 1302 | Outinord IND 1" | Placa entrepiso torre 1 eje 13 al 19 entre F - J apt 2110, 2111 y escalera eje 17 al 19 entre D - G costado oriental piso 18 al piso 19 | 2025-10-07 | 2025-10-10 | 3 | 20.7 | 18.3 | 88.4 | PLACA | 17.9 | 2 | 88.406
23472 - TERRA (MANAZANA 4) | PL - 1302 | Outinord IND 1" | Placa entrepiso torre 1 eje 13 al 19 entre F - J apt 2110, 2111 y escalera eje 17 al 19 entre D - G costado oriental piso 18 al piso 19 | 2025-10-07 | 2025-10-10 | 3 | 20.7 | 17.5 | 84.5 | PLACA | 17.9 | 2 | 84.541
23472 - TERRA (MANAZANA 4) | PL - 1299 | Outinord IND 1" | Placa entrepiso eje 13 al 19 entre A - E apt 2108, 2109 | 2025-10-06 | 2025-10-09 | 3 | 20.7 | 14.1 | 68.1 | PLACA | 14 | 2 | 68.116
23472 - TERRA (MANAZANA 4) | PL - 1299 | Outinord IND 1" | Placa entrepiso eje 13 al 19 entre A - E apt 2108, 2109 | 2025-10-06 | 2025-10-09 | 3 | 20.7 | 13.9 | 67.1 | PLACA | 14 | 2 | 67.15
23472 - TERRA (MANAZANA 4) | PL - 1297 | Outinord IND 1" | Placa entrepiso Torre 1 eje 1 al 5 entre F - J Apt 2002, 2003 y escalera eje 1 al 2 entre D - G Costado occidental Piso 18 al piso 19 | 2025-10-04 | 2025-10-07 | 3 | 20.7 | 18.9 | 91.3 | PLACA | 18.55 | 2 | 91.304
23472 - TERRA (MANAZANA 4) | PL - 1297 | Outinord IND 1" | Placa entrepiso Torre 1 eje 1 al 5 entre F - J Apt 2002, 2003 y escalera eje 1 al 2 entre D - G Costado occidental Piso 18 al piso 19 | 2025-10-04 | 2025-10-07 | 3 | 20.7 | 18.2 | 87.9 | PLACA | 18.55 | 2 | 87.923
23472 - TERRA (MANAZANA 4) | PL - 1293 | Outinord IND 1" | Placa entrepiso torre 1 eje 6 al 13 entre F - J apt 2001 - 2002 | 2025-10-02 | 2025-10-05 | 3 | 20.7 | 16.9 | 81.6 | PLACA | 16.45 | 2 | 81.643
23472 - TERRA (MANAZANA 4) | PL - 1293 | Outinord IND 1" | Placa entrepiso torre 1 eje 6 al 13 entre F - J apt 2001 - 2002 | 2025-10-02 | 2025-10-05 | 3 | 20.7 | 16 | 77.3 | PLACA | 16.45 | 2 | 77.295
23472 - TERRA (MANAZANA 4) | PL - 1291 | Outinord IND 1" | Placa entrepiso eje 6 al 13 entre A - E apt 2006 - 2007 torre 1 | 2025-10-01 | 2025-10-04 | 3 | 20.7 | 16.6 | 80.2 | PLACA | 16.4 | 2 | 80.193
23472 - TERRA (MANAZANA 4) | PL - 1291 | Outinord IND 1" | Placa entrepiso eje 6 al 13 entre A - E apt 2006 - 2007 torre 1 | 2025-10-01 | 2025-10-04 | 3 | 20.7 | 16.2 | 78.3 | PLACA | 16.4 | 2 | 78.261
23472 - TERRA (MANAZANA 4) | PL - 1285 | Outinord IND 1" | Placa Entrepiso eje 1 al 5 entre F - J Apt 1902, 1903 y escalera eje 1 al 2 entre D - G costado occidental piso 17 al piso 18 | 2025-09-27 | 2025-09-30 | 3 | 20.7 | 17.5 | 84.5 | PLACA | 17.55 | 2 | 84.541
23472 - TERRA (MANAZANA 4) | PL - 1285 | Outinord IND 1" | Placa Entrepiso eje 1 al 5 entre F - J Apt 1902, 1903 y escalera eje 1 al 2 entre D - G costado occidental piso 17 al piso 18 | 2025-09-27 | 2025-09-30 | 3 | 20.7 | 17.6 | 85 | PLACA | 17.55 | 2 | 85.024
23472 - TERRA (MANAZANA 4) | PL - 1289 | Outinord IND 1/2" | Placa entrepiso torre 1 eje 13 al 19 entre F - J apt 2010 - 2011 y escalera eje 17 al 19 entre D - E costado oriental piso 17 al 18 | 2025-09-30 | 2025-10-03 | 3 | 20.7 | 10.3 | 49.8 | PLACA | 10.1 | 2 | 49.758
23472 - TERRA (MANAZANA 4) | PL - 1289 | Outinord IND 1/2" | Placa entrepiso torre 1 eje 13 al 19 entre F - J apt 2010 - 2011 y escalera eje 17 al 19 entre D - E costado oriental piso 17 al 18 | 2025-09-30 | 2025-10-03 | 3 | 20.7 | 9.9 | 47.8 | PLACA | 10.1 | 2 | 47.826
23472 - TERRA (MANAZANA 4) | PL - 1287 | Outinord IND 1" | Placa entrepiso torre 1 eje 13 al 19 entre 2A - E apt 2008 - 2009 | 2025-09-29 | 2025-10-02 | 3 | 20.7 | 18.8 | 90.8 | PLACA | 18.65 | 2 | 90.821
23472 - TERRA (MANAZANA 4) | PL - 1287 | Outinord IND 1" | Placa entrepiso torre 1 eje 13 al 19 entre 2A - E apt 2008 - 2009 | 2025-09-29 | 2025-10-02 | 3 | 20.7 | 18.5 | 89.4 | PLACA | 18.65 | 2 | 89.372
23472 - TERRA (MANAZANA 4) | PL - 1281 | Outinord IND 1" | Placa entre piso torre 1 eje 6 al 13 entre F - G apt 1901 , 1912 y placa de fosos de ascensores | 2025-09-25 | 2025-09-28 | 3 | 20.7 | 18.9 | 91.3 | PLACA | 18.8 | 2 | 91.304
23472 - TERRA (MANAZANA 4) | PL - 1281 | Outinord IND 1" | Placa entre piso torre 1 eje 6 al 13 entre F - G apt 1901 , 1912 y placa de fosos de ascensores | 2025-09-25 | 2025-09-28 | 3 | 20.7 | 18.7 | 90.3 | PLACA | 18.8 | 2 | 90.338
23472 - TERRA (MANAZANA 4) | PL - 1279 | Outinord IND 1" | Placa entre piso torre 1 eje 6 al 13 entre A - E apt 1906 , 1907 | 2025-09-24 | 2025-09-27 | 3 | 20.7 | 21.7 | 104.8 | PLACA | 21.6 | 2 | 104.831
23472 - TERRA (MANAZANA 4) | PL - 1279 | Outinord IND 1" | Placa entre piso torre 1 eje 6 al 13 entre A - E apt 1906 , 1907 | 2025-09-24 | 2025-09-27 | 3 | 20.7 | 21.5 | 103.9 | PLACA | 21.6 | 2 | 103.865
23472 - TERRA (MANAZANA 4) | PL - 1277 | Outinord IND 1" | Placa entre piso torre 1 eje 13 al 19 entre F - J apt 1910 , 1911 y escalera eje 1 al 2 entre D - G costado occidental piso 16 al piso 17 | 2025-09-23 | 2025-09-26 | 3 | 20.7 | 17.3 | 83.6 | PLACA | 17 | 2 | 83.575
23472 - TERRA (MANAZANA 4) | PL - 1277 | Outinord IND 1" | Placa entre piso torre 1 eje 13 al 19 entre F - J apt 1910 , 1911 y escalera eje 1 al 2 entre D - G costado occidental piso 16 al piso 17 | 2025-09-23 | 2025-09-26 | 3 | 20.7 | 16.7 | 80.7 | PLACA | 17 | 2 | 80.676
23472 - TERRA (MANAZANA 4) | PL - 1275 | Outinord IND 1" | Placa entrepiso torre 1 eje 13 al 19 entre A - E apt. 1908, 1909 | 2025-09-22 | 2025-09-25 | 3 | 20.7 | 18.2 | 87.9 | PLACA | 17.75 | 2 | 87.923
23472 - TERRA (MANAZANA 4) | PL - 1275 | Outinord IND 1" | Placa entrepiso torre 1 eje 13 al 19 entre A - E apt. 1908, 1909 | 2025-09-22 | 2025-09-25 | 3 | 20.7 | 17.3 | 83.6 | PLACA | 17.75 | 2 | 83.575
23472 - TERRA (MANAZANA 4) | PL - 1272 | Outinord IND 1" | Placa entrepiso torre 1 eje 1 al 7 entre F - J Apt 1802 , 1803 y escalera eje 1 al 2 entre D - G Costado occidental piso 15 al piso 16 | 2025-09-20 | 2025-09-23 | 3 | 20.7 | 19.7 | 95.2 | PLACA | 19.65 | 2 | 95.169
23472 - TERRA (MANAZANA 4) | PL - 1272 | Outinord IND 1" | Placa entrepiso torre 1 eje 1 al 7 entre F - J Apt 1802 , 1803 y escalera eje 1 al 2 entre D - G Costado occidental piso 15 al piso 16 | 2025-09-20 | 2025-09-23 | 3 | 20.7 | 19.6 | 94.7 | PLACA | 19.65 | 2 | 94.686
23472 - TERRA (MANAZANA 4) | PL-1267 | Outinord Ind. 1" | Escalera torre 1 eje 17 al entre D-G costado oriental piso 16 a 17 | 2025-09-15 | 2025-09-18 | 3 | 20.7 | 15.8 | 76.3 |  | 15.9 | 2 | 76.329
23472 - TERRA (MANAZANA 4) | PL-1267 | Outinord Ind. 1" | Escalera torre 1 eje 17 al entre D-G costado oriental piso 16 a 17 | 2025-09-15 | 2025-09-18 | 3 | 20.7 | 16 | 77.3 |  | 15.9 | 2 | 77.295
23472 - TERRA (MANAZANA 4) | PL 1265 | Outinord Ind 1" | Placa Entrepiso Torre 1 eje 1 al 5 entre A - E Apt 1804, 1805 | 2025-09-11 | 2025-09-14 | 3 | 20.7 | 15.7 | 75.8 | PLACA | 15.3 | 2 | 75.845
23472 - TERRA (MANAZANA 4) | PL 1265 | Outinord Ind 1" | Placa Entrepiso Torre 1 eje 1 al 5 entre A - E Apt 1804, 1805 | 2025-09-11 | 2025-09-14 | 3 | 20.7 | 14.9 | 72 | PLACA | 15.3 | 2 | 71.981
23472 - TERRA (MANAZANA 4) | PL 1264 | Outinord Ind 1" | Placa entrepiso torre 1 eje 6 al 13 entre F - J Apt 1801 , 1812 | 2025-09-10 | 2025-09-13 | 3 | 20.7 | 16.9 | 81.6 | PLACA | 16.45 | 2 | 81.643
23472 - TERRA (MANAZANA 4) | PL 1264 | Outinord Ind 1" | Placa entrepiso torre 1 eje 6 al 13 entre F - J Apt 1801 , 1812 | 2025-09-10 | 2025-09-13 | 3 | 20.7 | 16 | 77.3 | PLACA | 16.45 | 2 | 77.295
23472 - TERRA (MANAZANA 4) | PL - 1263 | Outinord IND 1" | Placa entrepiso torre 1 eje 6 al 13 entre A - E apt 1806, 1807 y escalera eje 17 al 19 entre D - E costado oriental piso 15 al piso 16 | 2025-09-09 | 2025-09-12 | 3 | 20.7 | 13.3 | 64.3 | PLACA | 13.05 | 2 | 64.251
23472 - TERRA (MANAZANA 4) | PL - 1263 | Outinord IND 1" | Placa entrepiso torre 1 eje 6 al 13 entre A - E apt 1806, 1807 y escalera eje 17 al 19 entre D - E costado oriental piso 15 al piso 16 | 2025-09-09 | 2025-09-12 | 3 | 20.7 | 12.8 | 61.8 | PLACA | 13.05 | 2 | 61.836
23472 - TERRA (MANAZANA 4) | PL - 1261 | Outinord IND 1" | Placa entrepiso torre 1 eje 13 al 19 entre F - J apt 1810, 1811 | 2025-09-08 | 2025-09-11 | 3 | 20.7 | 16.8 | 81.2 | PLACA | 16.55 | 2 | 81.159
23472 - TERRA (MANAZANA 4) | PL - 1261 | Outinord IND 1" | Placa entrepiso torre 1 eje 13 al 19 entre F - J apt 1810, 1811 | 2025-09-08 | 2025-09-11 | 3 | 20.7 | 16.3 | 78.7 | PLACA | 16.55 | 2 | 78.744
23472 - TERRA (MANAZANA 4) | PL-1258 | Outinord IND 1" | Placa entrepiso torre 1 eje 13 al 19 entre A-E Apt. 1808, 1809 y escalera eje 17 al 19 entre D-E costado Oriental piso 14 al piso 15 | 2025-09-06 | 2025-09-09 | 3 | 20.7 | 15.8 | 76.3 | PLACA | 15.65 | 2 | 76.329
23472 - TERRA (MANAZANA 4) | PL-1258 | Outinord IND 1" | Placa entrepiso torre 1 eje 13 al 19 entre A-E Apt. 1808, 1809 y escalera eje 17 al 19 entre D-E costado Oriental piso 14 al piso 15 | 2025-09-06 | 2025-09-09 | 3 | 20.7 | 15.5 | 74.9 | PLACA | 15.65 | 2 | 74.879
23472 - TERRA (MANAZANA 4) | PL - 1249 | Outinord IND 1" | Placa entre piso torre 1 eje 7 al 13 entre A - E apt 1706 , 1707 | 2025-09-02 | 2025-09-05 | 3 | 20.7 | 12.9 | 62.3 | PLACA | 12.85 | 2 | 62.319
23472 - TERRA (MANAZANA 4) | PL - 1249 | Outinord IND 1" | Placa entre piso torre 1 eje 7 al 13 entre A - E apt 1706 , 1707 | 2025-09-02 | 2025-09-05 | 3 | 20.7 | 12.8 | 61.8 | PLACA | 12.85 | 2 | 61.836
23472 - TERRA (MANAZANA 4) | PL - 1247 | Outinord IND 1" | Placa entre piso torre 1 eje 13 al 19 entre F - J apt 1710,1711 | 2025-09-01 | 2025-09-04 | 3 | 20.7 | 16 | 77.3 | PLACA | 15.85 | 2 | 77.295
23472 - TERRA (MANAZANA 4) | PL - 1247 | Outinord IND 1" | Placa entre piso torre 1 eje 13 al 19 entre F - J apt 1710,1711 | 2025-09-01 | 2025-09-04 | 3 | 20.7 | 15.7 | 75.8 | PLACA | 15.85 | 2 | 75.845
23472 - TERRA (MANAZANA 4) | PL - 1245 | Outinord IND 1" | Placa entrepiso torre 1 eje 12 al 19 entre A - E apt 1708, 1709 y escalera eje 17 al 19 entre D - G costado oriental piso 13 al piso 14 | 2025-08-30 | 2025-09-02 | 3 | 20.7 | 17.4 | 84.1 | PLACA | 17.05 | 2 | 84.058
23472 - TERRA (MANAZANA 4) | PL - 1245 | Outinord IND 1" | Placa entrepiso torre 1 eje 12 al 19 entre A - E apt 1708, 1709 y escalera eje 17 al 19 entre D - G costado oriental piso 13 al piso 14 | 2025-08-30 | 2025-09-02 | 3 | 20.7 | 16.7 | 80.7 | PLACA | 17.05 | 2 | 80.676
23472 - TERRA (MANAZANA 4) | PL - 1240 | Outinord IND 1" | Placa entrepiso torre 1 eje 1 al 5 entre A - E apt 1604, 1605 y escalera eje 1 al 2 entre D - G costado oriental piso 13 al piso 14 | 2025-08-28 | 2025-08-31 | 3 | 20.7 | 18.4 | 88.9 | PLACA | 18.45 | 2 | 88.889
23472 - TERRA (MANAZANA 4) | PL - 1240 | Outinord IND 1" | Placa entrepiso torre 1 eje 1 al 5 entre A - E apt 1604, 1605 y escalera eje 1 al 2 entre D - G costado oriental piso 13 al piso 14 | 2025-08-28 | 2025-08-31 | 3 | 20.7 | 18.5 | 89.4 | PLACA | 18.45 | 2 | 89.372
23472 - TERRA (MANAZANA 4) | PL - 1238 | Outinord IND 1" | Placa Entrepiso Torre 1 Eje 7 al 13 Entre F- J Apt 1601 , 1612 | 2025-08-27 | 2025-08-30 | 3 | 20.7 | 20 | 96.6 | PLACA | 19.85 | 2 | 96.618
23472 - TERRA (MANAZANA 4) | PL - 1238 | Outinord IND 1" | Placa Entrepiso Torre 1 Eje 7 al 13 Entre F- J Apt 1601 , 1612 | 2025-08-27 | 2025-08-30 | 3 | 20.7 | 19.7 | 95.2 | PLACA | 19.85 | 2 | 95.169
23472 - TERRA (MANAZANA 4) | PL - 1235 | Outinord IND 1" | Placa entrepiso torre 1 eje 6 al 13 entre A - E apt 1606, 1607 y escalera eje 17 al 19 entre D - G costado oriental piso 12 al piso 13 | 2025-08-26 | 2025-08-29 | 3 | 20.7 | 14.4 | 69.6 | PLACA | 14.3 | 2 | 69.565
23472 - TERRA (MANAZANA 4) | PL - 1235 | Outinord IND 1" | Placa entrepiso torre 1 eje 6 al 13 entre A - E apt 1606, 1607 y escalera eje 17 al 19 entre D - G costado oriental piso 12 al piso 13 | 2025-08-26 | 2025-08-29 | 3 | 20.7 | 14.2 | 68.6 | PLACA | 14.3 | 2 | 68.599
23472 - TERRA (MANAZANA 4) | PL - 1233 | Outinord IND 1" | Placa entrepiso torre 1 eje 13 al 19 entre F - J apt 1610, 1611 | 2025-08-25 | 2025-08-28 | 3 | 20.7 | 15.6 | 75.4 | PLACA | 15.45 | 2 | 75.362
23472 - TERRA (MANAZANA 4) | PL - 1233 | Outinord IND 1" | Placa entrepiso torre 1 eje 13 al 19 entre F - J apt 1610, 1611 | 2025-08-25 | 2025-08-28 | 3 | 20.7 | 15.3 | 73.9 | PLACA | 15.45 | 2 | 73.913
23472 - TERRA (MANAZANA 4) | PL-1231 | Outinord IND 1" | Placa entrepiso torre 1 eje 13 al 19 entre A - E apto 1608, 1609 | 2025-08-23 | 2025-08-26 | 3 | 20.7 | 14.6 | 70.5 | PLACA | 14.45 | 2 | 70.531
23472 - TERRA (MANAZANA 4) | PL-1231 | Outinord IND 1" | Placa entrepiso torre 1 eje 13 al 19 entre A - E apto 1608, 1609 | 2025-08-23 | 2025-08-26 | 3 | 20.7 | 14.3 | 69.1 | PLACA | 14.45 | 2 | 69.082
23472 - TERRA (MANAZANA 4) | PL-1227 | Outinord IND 1" | Placa entrepiso torre 1 eje 1 al 7 entre A - E apto 1504, 1505 | 2025-08-21 | 2025-08-24 | 3 | 20.7 | 12 | 58 | PLACA | 11.95 | 2 | 57.971
23472 - TERRA (MANAZANA 4) | PL-1227 | Outinord IND 1" | Placa entrepiso torre 1 eje 1 al 7 entre A - E apto 1504, 1505 | 2025-08-21 | 2025-08-24 | 3 | 20.7 | 11.9 | 57.5 | PLACA | 11.95 | 2 | 57.488
23472 - TERRA (MANAZANA 4) | PL-1226 | Outinord IND 1" | Placa entrepiso torre 1 eje 7 al 13 entre F - J apto 1501, 1512 | 2025-08-20 | 2025-08-23 | 3 | 20.7 | 13.7 | 66.2 | PLACA | 13.45 | 2 | 66.184
23472 - TERRA (MANAZANA 4) | PL-1226 | Outinord IND 1" | Placa entrepiso torre 1 eje 7 al 13 entre F - J apto 1501, 1512 | 2025-08-20 | 2025-08-23 | 3 | 20.7 | 13.2 | 63.8 | PLACA | 13.45 | 2 | 63.768
23472 - TERRA (MANAZANA 4) | PL-1223 | Outinord IND 1" | Placa Entrepiso Torre 1 eje 7 al 13 entre A - E Apt 1506, 1507 | 2025-08-19 | 2025-08-22 | 3 | 20.7 | 12.8 | 61.8 | PLACA | 12.45 | 2 | 61.836
23472 - TERRA (MANAZANA 4) | PL-1223 | Outinord IND 1" | Placa Entrepiso Torre 1 eje 7 al 13 entre A - E Apt 1506, 1507 | 2025-08-19 | 2025-08-22 | 3 | 20.7 | 12.1 | 58.5 | PLACA | 12.45 | 2 | 58.454
23472 - TERRA (MANAZANA 4) | PL-1217 | Outinord IND 1" | Placa entrepiso torre 1 eje 1 al 7 entre F - J apt 1402, 1403 y escalera 1 al 2 entre D - G piso 12 al piso 13 costado occidental | 2025-08-13 | 2025-08-16 | 3 | 20.7 | 19.9 | 96.1 | PLACA | 19.45 | 2 | 96.135
23472 - TERRA (MANAZANA 4) | PL-1217 | Outinord IND 1" | Placa entrepiso torre 1 eje 1 al 7 entre F - J apt 1402, 1403 y escalera 1 al 2 entre D - G piso 12 al piso 13 costado occidental | 2025-08-13 | 2025-08-16 | 3 | 20.7 | 19 | 91.8 | PLACA | 19.45 | 2 | 91.787
23472 - TERRA (MANAZANA 4) | PL-1216 | Outinord IND 1" | Placa cubierta torre 2 baño y cuarto SETT | 2025-08-13 | 2025-08-16 | 3 | 20.7 | 18.8 | 90.8 | PLACA | 18.7 | 2 | 90.821
23472 - TERRA (MANAZANA 4) | PL-1216 | Outinord IND 1" | Placa cubierta torre 2 baño y cuarto SETT | 2025-08-13 | 2025-08-16 | 3 | 20.7 | 18.6 | 89.9 | PLACA | 18.7 | 2 | 89.855
23472 - TERRA (MANAZANA 4) | PL - 1219 | Outinord IND 1" | Placa entrepiso torre 1 eje 12 al 19 entre A - E apt 1508, 1509 | 2025-08-14 | 2025-08-17 | 3 | 20.7 | 15.6 | 75.4 | PLACA | 15.5 | 2 | 75.362
23472 - TERRA (MANAZANA 4) | PL - 1219 | Outinord IND 1" | Placa entrepiso torre 1 eje 12 al 19 entre A - E apt 1508, 1509 | 2025-08-14 | 2025-08-17 | 3 | 20.7 | 15.4 | 74.4 | PLACA | 15.5 | 2 | 74.396
23472 - TERRA (MANAZANA 4) | PL-1211 | Outinord IND 1" | Placa entrepiso torre 1 eje 7 al 13 entre F-J apt 1401, 1412 | 2025-08-11 | 2025-08-14 | 3 | 20.7 | 15 | 72.5 | PLACA | 14.7 | 2 | 72.464
23472 - TERRA (MANAZANA 4) | PL-1211 | Outinord IND 1" | Placa entrepiso torre 1 eje 7 al 13 entre F-J apt 1401, 1412 | 2025-08-11 | 2025-08-14 | 3 | 20.7 | 14.4 | 69.6 | PLACA | 14.7 | 2 | 69.565
23472 - TERRA (MANAZANA 4) | PL-1214 | Outinord IND 1" | Placa torre 1 entrepiso eje 1 al 7 entre A - E apto 1404, 1405 | 2025-08-12 | 2025-08-15 | 3 | 20.7 | 10.8 | 52.2 | PLACA | 10.7 | 2 | 52.174
23472 - TERRA (MANAZANA 4) | PL-1214 | Outinord IND 1" | Placa torre 1 entrepiso eje 1 al 7 entre A - E apto 1404, 1405 | 2025-08-12 | 2025-08-15 | 3 | 20.7 | 10.6 | 51.2 | PLACA | 10.7 | 2 | 51.208
23472 - TERRA (MANAZANA 4) | PL - 1209 | Outinord IND 1" | Placa entrepiso torre 1 eje 7 al 13 entre A - J apt 1406, 1407 y escalera salida de emergencia torre 3 costado oriental | 2025-08-09 | 2025-08-12 | 3 | 20.7 | 11.9 | 57.5 | PLACA | 11.8 | 2 | 57.488
23472 - TERRA (MANAZANA 4) | PL - 1209 | Outinord IND 1" | Placa entrepiso torre 1 eje 7 al 13 entre A - J apt 1406, 1407 y escalera salida de emergencia torre 3 costado oriental | 2025-08-09 | 2025-08-12 | 3 | 20.7 | 11.7 | 56.5 | PLACA | 11.8 | 2 | 56.522
23472 - TERRA (MANAZANA 4) | PL-1196 | Outinord IND 1" | Placa entrepiso torre 1 eje 1 al 7 entre F - J apto 1302, 1303 | 2025-07-30 | 2025-08-02 | 3 | 20.7 | 16.7 | 80.7 | PLACA | 16.25 | 2 | 80.676
23472 - TERRA (MANAZANA 4) | PL-1196 | Outinord IND 1" | Placa entrepiso torre 1 eje 1 al 7 entre F - J apto 1302, 1303 | 2025-07-30 | 2025-08-02 | 3 | 20.7 | 15.8 | 76.3 | PLACA | 16.25 | 2 | 76.329
23472 - TERRA (MANAZANA 4) | PL - 1194 | Outinord IND 1" | Placa entrepiso torre 1, eje 1 al 7 entre A - E, APt. 1304, 1305 y escalera eje 1 al 2 entre D - G, costado occidental piso 10 al piso 11. | 2025-07-29 | 2025-08-01 | 3 | 20.7 | 16 | 77.3 | PLACA | 15.65 | 2 | 77.295
23472 - TERRA (MANAZANA 4) | PL - 1194 | Outinord IND 1" | Placa entrepiso torre 1, eje 1 al 7 entre A - E, APt. 1304, 1305 y escalera eje 1 al 2 entre D - G, costado occidental piso 10 al piso 11. | 2025-07-29 | 2025-08-01 | 3 | 20.7 | 15.3 | 73.9 | PLACA | 15.65 | 2 | 73.913
23472 - TERRA (MANAZANA 4) | PL - 1193 | Outinord IND 1" | Placa entrepiso torre 1, eje 7 al 13 entre E - J, Apt. 1301, 1312. | 2025-07-28 | 2025-07-31 | 3 | 20.7 | 12.2 | 58.9 | PLACA | 12.05 | 2 | 58.937
23472 - TERRA (MANAZANA 4) | PL - 1193 | Outinord IND 1" | Placa entrepiso torre 1, eje 7 al 13 entre E - J, Apt. 1301, 1312. | 2025-07-28 | 2025-07-31 | 3 | 20.7 | 11.9 | 57.5 | PLACA | 12.05 | 2 | 57.488
23472 - TERRA (MANAZANA 4) | PL - 1191 | Outinord IND 1" | Placa entrepiso torre 1, eje 7 al 13 entre A - E, Apt. 1306 - 1307. | 2025-07-26 | 2025-07-29 | 3 | 20.7 | 14.8 | 71.5 | PLACA | 14.95 | 2 | 71.498
23472 - TERRA (MANAZANA 4) | PL - 1191 | Outinord IND 1" | Placa entrepiso torre 1, eje 7 al 13 entre A - E, Apt. 1306 - 1307. | 2025-07-26 | 2025-07-29 | 3 | 20.7 | 15.1 | 72.9 | PLACA | 14.95 | 2 | 72.947
23472 - TERRA (MANAZANA 4) | PL-1187 | Outinord IND 1" | Placa entrepiso torre 1 eje 13 al 19 entre A - E apto 1308, 1309 | 2025-07-24 | 2025-07-27 | 3 | 20.7 | 13.6 | 65.7 | PLACA | 13.15 | 2 | 65.7
23472 - TERRA (MANAZANA 4) | PL-1187 | Outinord IND 1" | Placa entrepiso torre 1 eje 13 al 19 entre A - E apto 1308, 1309 | 2025-07-24 | 2025-07-27 | 3 | 20.7 | 12.7 | 61.4 | PLACA | 13.15 | 2 | 61.353
23472 - TERRA (MANAZANA 4) | PL-1182 | Outinord IND 1" | Placa entrepiso torre 1 eje 1 al 7 entre F - J apto 1202, 1203 y escalera eje 1 al 2 entre D - G costado occidental piso 9 al piso 10 | 2025-07-23 | 2025-07-26 | 3 | 20.7 | 24.6 | 118.8 | PLACA | 24.65 | 2 | 118.841
23472 - TERRA (MANAZANA 4) | PL-1182 | Outinord IND 1" | Placa entrepiso torre 1 eje 1 al 7 entre F - J apto 1202, 1203 y escalera eje 1 al 2 entre D - G costado occidental piso 9 al piso 10 | 2025-07-23 | 2025-07-26 | 3 | 20.7 | 24.7 | 119.3 | PLACA | 24.65 | 2 | 119.324
23472 - TERRA (MANAZANA 4) | PL-1180 | Outinord IND 1" | Placa entrepiso torre 1 eje 1 al 7 entre A - E apto 1204, 1205 | 2025-07-22 | 2025-07-25 | 3 | 20.7 | 10.7 | 51.7 | PLACA | 10.55 | 2 | 51.691
23472 - TERRA (MANAZANA 4) | PL-1180 | Outinord IND 1" | Placa entrepiso torre 1 eje 1 al 7 entre A - E apto 1204, 1205 | 2025-07-22 | 2025-07-25 | 3 | 20.7 | 10.4 | 50.2 | PLACA | 10.55 | 2 | 50.242
23472 - TERRA (MANAZANA 4) | PL - 1177 | Outinord IND 1" | Placa entrepiso torre 1 eje 7 al 13, entre F - J, Apt. 1201, 1212. | 2025-07-21 | 2025-07-24 | 3 | 20.7 | 13.2 | 63.8 | PLACA | 13.05 | 2 | 63.768
23472 - TERRA (MANAZANA 4) | PL - 1177 | Outinord IND 1" | Placa entrepiso torre 1 eje 7 al 13, entre F - J, Apt. 1201, 1212. | 2025-07-21 | 2025-07-24 | 3 | 20.7 | 12.9 | 62.3 | PLACA | 13.05 | 2 | 62.319
23472 - TERRA (MANAZANA 4) | PL - 1175 | Outinord IND 1" | Placa entrepiso torre 1 eje A - E apt 1206, 1207 y escalera eje 1 al 2 entre D - G costado occidental piso 8 al piso 9 | 2025-07-19 | 2025-07-22 | 3 | 20.7 | 12.2 | 58.9 | PLACA | 12.05 | 2 | 58.937
23472 - TERRA (MANAZANA 4) | PL - 1175 | Outinord IND 1" | Placa entrepiso torre 1 eje A - E apt 1206, 1207 y escalera eje 1 al 2 entre D - G costado occidental piso 8 al piso 9 | 2025-07-19 | 2025-07-22 | 3 | 20.7 | 11.9 | 57.5 | PLACA | 12.05 | 2 | 57.488
23472 - TERRA (MANAZANA 4) | PL - 1171 | Outinord IND. 1" | Placa entrepiso Torre 1 eje 13 al 19 entre A - E Apt 1208, 1209 y escalera eje 17 al 19 entre D - G costado Oriental Piso 8 al piso 9 | 2025-07-19 | 2025-07-22 | 3 | 20.7 | 14.2 | 68.6 | PLACA | 14.25 | 2 | 68.599
23472 - TERRA (MANAZANA 4) | PL - 1171 | Outinord IND. 1" | Placa entrepiso Torre 1 eje 13 al 19 entre A - E Apt 1208, 1209 y escalera eje 17 al 19 entre D - G costado Oriental Piso 8 al piso 9 | 2025-07-19 | 2025-07-22 | 3 | 20.7 | 14.3 | 69.1 | PLACA | 14.25 | 2 | 69.082
23472 - TERRA (MANAZANA 4) | PL - 1168 | Outinord IND. 1" | Placa entrepiso Torre 1 eje 1 al 5 entre E - J Apt 1102, 1103 | 2025-07-16 | 2025-07-19 | 3 | 20.7 | 16.2 | 78.3 | PLACA | 16.1 | 2 | 78.261
23472 - TERRA (MANAZANA 4) | PL - 1168 | Outinord IND. 1" | Placa entrepiso Torre 1 eje 1 al 5 entre E - J Apt 1102, 1103 | 2025-07-16 | 2025-07-19 | 3 | 20.7 | 16 | 77.3 | PLACA | 16.1 | 2 | 77.295
23472 - TERRA (MANAZANA 4) | PL - 1164 | Outinord IND 1" | Placa entrepiso torre 1, eje 7 al 13 entre E - J, Apt. 1112, 1101 y escalera eje 1 al 2, entre D - G, costado occidental piso 7 al piso 8. | 2025-07-14 | 2025-07-17 | 3 | 20.7 | 15.2 | 73.4 | PLACA | 15.15 | 2 | 73.43
23472 - TERRA (MANAZANA 4) | PL - 1164 | Outinord IND 1" | Placa entrepiso torre 1, eje 7 al 13 entre E - J, Apt. 1112, 1101 y escalera eje 1 al 2, entre D - G, costado occidental piso 7 al piso 8. | 2025-07-14 | 2025-07-17 | 3 | 20.7 | 15.1 | 72.9 | PLACA | 15.15 | 2 | 72.947
23472 - TERRA (MANAZANA 4) | PL-1166 | Outinord IND 1" | Placa entrepiso torre 1 eje 1 al 7 entre A - E apto 1104, 1105 | 2025-07-15 | 2025-07-18 | 3 | 20.7 | 12.8 | 61.8 | PLACA | 12.7 | 2 | 61.836
23472 - TERRA (MANAZANA 4) | PL-1166 | Outinord IND 1" | Placa entrepiso torre 1 eje 1 al 7 entre A - E apto 1104, 1105 | 2025-07-15 | 2025-07-18 | 3 | 20.7 | 12.6 | 60.9 | PLACA | 12.7 | 2 | 60.87
23472 - TERRA (MANAZANA 4) | PL - 1161 | Outinord IND 1" | Placa Entrepiso Torre 1 Eje 7 al 13 entre A - E Apt 1106, 1107 | 2025-07-12 | 2025-07-15 | 3 | 20.7 | 13.5 | 65.2 | PLACA | 13.4 | 2 | 65.217
23472 - TERRA (MANAZANA 4) | PL - 1161 | Outinord IND 1" | Placa Entrepiso Torre 1 Eje 7 al 13 entre A - E Apt 1106, 1107 | 2025-07-12 | 2025-07-15 | 3 | 20.7 | 13.3 | 64.3 | PLACA | 13.4 | 2 | 64.251
23472 - TERRA (MANAZANA 4) | PL - 1155 | Outinord IND 1" | Placa entrepiso torre 1, eje 1 al 7 entre F - J, Apt. 1002, 1003. | 2025-07-09 | 2025-07-12 | 3 | 20.7 | 18.1 | 87.4 | PLACA | 18 | 2 | 87.44
23472 - TERRA (MANAZANA 4) | PL - 1155 | Outinord IND 1" | Placa entrepiso torre 1, eje 1 al 7 entre F - J, Apt. 1002, 1003. | 2025-07-09 | 2025-07-12 | 3 | 20.7 | 17.9 | 86.5 | PLACA | 18 | 2 | 86.473
23472 - TERRA (MANAZANA 4) | PL-1157 | Outinord IND 1" | Placa entrepiso torre 1 eje 13 al 19 entre A - E apto 1108, 1109 | 2025-07-10 | 2025-07-13 | 3 | 20.7 | 15 | 72.5 | PLACA | 15.1 | 2 | 72.464
23472 - TERRA (MANAZANA 4) | PL-1157 | Outinord IND 1" | Placa entrepiso torre 1 eje 13 al 19 entre A - E apto 1108, 1109 | 2025-07-10 | 2025-07-13 | 3 | 20.7 | 15.2 | 73.4 | PLACA | 15.1 | 2 | 73.43
23472 - TERRA (MANAZANA 4) | PL - 1147 | Outinord IND 1" | Placa Entrepiso Torre 1 Eje 7 al 13 entre A - E Apt 1008, 1009 | 2025-07-07 | 2025-07-10 | 3 | 20.7 | 11.8 | 57 | PLACA | 11.7 | 2 | 57.005
23472 - TERRA (MANAZANA 4) | PL - 1147 | Outinord IND 1" | Placa Entrepiso Torre 1 Eje 7 al 13 entre A - E Apt 1008, 1009 | 2025-07-07 | 2025-07-10 | 3 | 20.7 | 11.6 | 56 | PLACA | 11.7 | 2 | 56.039
23472 - TERRA (MANAZANA 4) | PL - 1151 | Outinord Ind 1" | Placa Entrepiso Torre 1 eje 1 al 7 entre A - E Apt 1004, 1005 y Escalera eje 1 al 2 entre D - E Costado occidental piso 6 al 7 | 2025-07-08 | 2025-07-11 | 3 | 20.7 | 15 | 72.5 | PLACA | 14.65 | 2 | 72.464
23472 - TERRA (MANAZANA 4) | PL - 1151 | Outinord Ind 1" | Placa Entrepiso Torre 1 eje 1 al 7 entre A - E Apt 1004, 1005 y Escalera eje 1 al 2 entre D - E Costado occidental piso 6 al 7 | 2025-07-08 | 2025-07-11 | 3 | 20.7 | 14.3 | 69.1 | PLACA | 14.65 | 2 | 69.082
23472 - TERRA (MANAZANA 4) | PL-1145 | Outinord IND | Placa entrepiso eje 7 al 13 entre A-E apto 1006, 1007 torre 1 | 2025-07-05 | 2025-07-08 | 3 | 20.7 | 18.4 | 88.9 | PLACA | 17.95 | 2 | 88.889
23472 - TERRA (MANAZANA 4) | PL-1145 | Outinord IND | Placa entrepiso eje 7 al 13 entre A-E apto 1006, 1007 torre 1 | 2025-07-05 | 2025-07-08 | 3 | 20.7 | 17.5 | 84.5 | PLACA | 17.95 | 2 | 84.541
23472 - TERRA (MANAZANA 4) | PL-1253 | Outinord IND 1" | Placa entrepiso Torre 1 eje 1 al 5 entre A-E Apt 1704, 1705 y escalera eje 1 al 2 entre D-G costado occidental piso 14 al piso 15 | 2025-09-04 | 2025-09-07 | 3 | 20.6 | 16.1 | 78.2 | PLACA | 16.05 | 2 | 78.155
23472 - TERRA (MANAZANA 4) | PL-1253 | Outinord IND 1" | Placa entrepiso Torre 1 eje 1 al 5 entre A-E Apt 1704, 1705 y escalera eje 1 al 2 entre D-G costado occidental piso 14 al piso 15 | 2025-09-04 | 2025-09-07 | 3 | 20.6 | 16 | 77.7 | PLACA | 16.05 | 2 | 77.67
23472 - TERRA (MANAZANA 4) | PL-1251 | Outinord IND 1" | Placa entrepiso Torre 1 eje 7 al 13 entre F-J Apt 1701, 1712 | 2025-09-03 | 2025-09-06 | 3 | 20.6 | 19 | 92.2 | PLACA | 18.85 | 2 | 92.233
23472 - TERRA (MANAZANA 4) | PL-1251 | Outinord IND 1" | Placa entrepiso Torre 1 eje 7 al 13 entre F-J Apt 1701, 1712 | 2025-09-03 | 2025-09-06 | 3 | 20.6 | 18.7 | 90.8 | PLACA | 18.85 | 2 | 90.777