## Sheet1
Proyecto | Cilindro N° | Código de mezcla | Tipo de mezcla | Localización | Toma | Rotura | Publicación | Edad (días) | Resistencia nominal (MPa) | Resistencia (MPa) | Resistencia (%)
28229 - PIAZZA PPTO C | M - 01 | Plástico | Concreto | Viga guia tramo 1 | 2026-03-24 | 2026-04-21 | 2026-04-21 | 28 | 20.7 | 39 | 188.4
28229 - PIAZZA PPTO C | M - 01 | Plástico | Concreto | Viga guia tramo 1 | 2026-03-24 | 2026-04-21 | 2026-04-21 | 28 | 20.7 | 39.7 | 191.8
28229 - PIAZZA PPTO C | M - 01 | Plástico | Concreto | Viga guia tramo 1 | 2026-03-24 | 2026-04-21 | 2026-04-21 | 28 | 20.7 | 40 | 193.2
28229 - PIAZZA PPTO C | M - 01 | Plástico | Concreto | Viga guia tramo 1 | 2026-03-24 | 2026-04-07 | 2026-04-14 | 14 | 20.7 | 34.4 | 166.2
28229 - PIAZZA PPTO C | M - 01 | Plástico | Concreto | Viga guia tramo 1 | 2026-03-24 | 2026-04-07 | 2026-04-14 | 14 | 20.7 | 34.6 | 167.1
28229 - PIAZZA PPTO C | M - 01 | Plástico | Concreto | Viga guia tramo 1 | 2026-03-24 | 2026-03-31 | 2026-04-01 | 7 | 20.7 | 28.9 | 139.6
28229 - PIAZZA PPTO C | M - 01 | Plástico | Concreto | Viga guia tramo 1 | 2026-03-24 | 2026-03-31 | 2026-04-01 | 7 | 20.7 | 29.2 | 141.1
28229 - PIAZZA PPTO C | M - 03 | PLÁSTICO | Concreto | Plazoleta viga guía tramo 2 | 2026-03-27 | 2026-04-24 | 2026-04-24 | 28 | 20.7 | 35.2 | 170
28229 - PIAZZA PPTO C | M - 03 | PLÁSTICO | Concreto | Plazoleta viga guía tramo 2 | 2026-03-27 | 2026-04-24 | 2026-04-24 | 28 | 20.7 | 34.1 | 164.7
28229 - PIAZZA PPTO C | M - 03 | PLÁSTICO | Concreto | Plazoleta viga guía tramo 2 | 2026-03-27 | 2026-04-24 | 2026-04-24 | 28 | 20.7 | 34.8 | 168.1
28229 - PIAZZA PPTO C | M - 03 | PLÁSTICO | Concreto | Plazoleta viga guía tramo 2 | 2026-03-27 | 2026-04-10 | 2026-04-14 | 14 | 20.7 | 30 | 144.9
28229 - PIAZZA PPTO C | M - 03 | PLÁSTICO | Concreto | Plazoleta viga guía tramo 2 | 2026-03-27 | 2026-04-10 | 2026-04-14 | 14 | 20.7 | 28.9 | 139.6
28229 - PIAZZA PPTO C | M - 03 | PLÁSTICO | Concreto | Plazoleta viga guía tramo 2 | 2026-03-27 | 2026-04-03 | 2026-04-14 | 7 | 20.7 | 26.5 | 128
28229 - PIAZZA PPTO C | M - 03 | PLÁSTICO | Concreto | Plazoleta viga guía tramo 2 | 2026-03-27 | 2026-04-03 | 2026-04-14 | 7 | 20.7 | 25.5 | 123.2
28229 - PIAZZA PPTO C | M - 03 | PLÁSTICO | Concreto | Plazoleta viga guía tramo 2 | 2026-03-27 | 2026-03-31 | 2026-04-14 | 4 | 20.7 | 18.4 | 88.9
28229 - PIAZZA PPTO C | M - 03 | PLÁSTICO | Concreto | Plazoleta viga guía tramo 2 | 2026-03-27 | 2026-03-31 | 2026-04-14 | 4 | 20.7 | 17.7 | 85.5
28229 - PIAZZA PPTO C | M - 102 | Tremie 1 " | Concreto | Plazoleta pantalla tramo H - 8 | 2026-05-08 | 2026-06-05 | 2026-06-10 | 28 | 27.6 | 32.9 | 119.2
28229 - PIAZZA PPTO C | M - 102 | Tremie 1 " | Concreto | Plazoleta pantalla tramo H - 8 | 2026-05-08 | 2026-06-05 | 2026-06-10 | 28 | 27.6 | 33.3 | 120.7
28229 - PIAZZA PPTO C | M - 102 | Tremie 1 " | Concreto | Plazoleta pantalla tramo H - 8 | 2026-05-08 | 2026-06-05 | 2026-06-10 | 28 | 27.6 | 32.2 | 116.7
28229 - PIAZZA PPTO C | M - 102 | Tremie 1 " | Concreto | Plazoleta pantalla tramo H - 8 | 2026-05-08 | 2026-05-22 | 2026-05-22 | 14 | 27.6 | 27.7 | 100.4
28229 - PIAZZA PPTO C | M - 102 | Tremie 1 " | Concreto | Plazoleta pantalla tramo H - 8 | 2026-05-08 | 2026-05-22 | 2026-05-22 | 14 | 27.6 | 27.1 | 98.2
28229 - PIAZZA PPTO C | M - 102 | Tremie 1 " | Concreto | Plazoleta pantalla tramo H - 8 | 2026-05-08 | 2026-05-15 | 2026-05-15 | 7 | 27.6 | 22.4 | 81.2
28229 - PIAZZA PPTO C | M - 102 | Tremie 1 " | Concreto | Plazoleta pantalla tramo H - 8 | 2026-05-08 | 2026-05-15 | 2026-05-15 | 7 | 27.6 | 21.6 | 78.3
28229 - PIAZZA PPTO C | M - 102 | Tremie 1 " | Concreto | Plazoleta pantalla tramo H - 8 | 2026-05-08 | 2026-05-12 | 2026-05-14 | 4 | 27.6 | 17.7 | 64.1
28229 - PIAZZA PPTO C | M - 102 | Tremie 1 " | Concreto | Plazoleta pantalla tramo H - 8 | 2026-05-08 | 2026-05-12 | 2026-05-14 | 4 | 27.6 | 16.8 | 60.9
28229 - PIAZZA PPTO C | M - 108 | Tremie 1" | Concreto | Plazoleta barrete BA - 32 y pantalla tramo M - 05 | 2026-05-09 | 2026-06-06 | 2026-06-10 | 28 | 27.6 | 33.5 | 121.4
28229 - PIAZZA PPTO C | M - 108 | Tremie 1" | Concreto | Plazoleta barrete BA - 32 y pantalla tramo M - 05 | 2026-05-09 | 2026-06-06 | 2026-06-10 | 28 | 27.6 | 34 | 123.2
28229 - PIAZZA PPTO C | M - 108 | Tremie 1" | Concreto | Plazoleta barrete BA - 32 y pantalla tramo M - 05 | 2026-05-09 | 2026-06-06 | 2026-06-10 | 28 | 27.6 | 33.5 | 121.4
28229 - PIAZZA PPTO C | M - 108 | Tremie 1" | Concreto | Plazoleta barrete BA - 32 y pantalla tramo M - 05 | 2026-05-09 | 2026-05-23 | 2026-05-26 | 14 | 27.6 | 28.9 | 104.7
28229 - PIAZZA PPTO C | M - 108 | Tremie 1" | Concreto | Plazoleta barrete BA - 32 y pantalla tramo M - 05 | 2026-05-09 | 2026-05-23 | 2026-05-26 | 14 | 27.6 | 28 | 101.4
28229 - PIAZZA PPTO C | M - 108 | Tremie 1" | Concreto | Plazoleta barrete BA - 32 y pantalla tramo M - 05 | 2026-05-09 | 2026-05-16 | 2026-05-20 | 7 | 27.6 | 24.1 | 87.3
28229 - PIAZZA PPTO C | M - 108 | Tremie 1" | Concreto | Plazoleta barrete BA - 32 y pantalla tramo M - 05 | 2026-05-09 | 2026-05-16 | 2026-05-20 | 7 | 27.6 | 23.5 | 85.1
28229 - PIAZZA PPTO C | M - 108 | Tremie 1" | Concreto | Plazoleta barrete BA - 32 y pantalla tramo M - 05 | 2026-05-09 | 2026-05-12 | 2026-05-14 | 3 | 27.6 | 18.4 | 66.7
28229 - PIAZZA PPTO C | M - 108 | Tremie 1" | Concreto | Plazoleta barrete BA - 32 y pantalla tramo M - 05 | 2026-05-09 | 2026-05-12 | 2026-05-14 | 3 | 27.6 | 17.6 | 63.8
28229 - PIAZZA PPTO C | M - 122 | Tremie 1" | Concreto | Plazoleta pantalla tramo MH - 10 | 2026-05-15 | 2026-06-12 | 2026-06-12 | 28 | 27.6 | 30.8 | 111.6
28229 - PIAZZA PPTO C | M - 122 | Tremie 1" | Concreto | Plazoleta pantalla tramo MH - 10 | 2026-05-15 | 2026-06-12 | 2026-06-12 | 28 | 27.6 | 30.6 | 110.9
28229 - PIAZZA PPTO C | M - 122 | Tremie 1" | Concreto | Plazoleta pantalla tramo MH - 10 | 2026-05-15 | 2026-06-12 | 2026-06-12 | 28 | 27.6 | 30 | 108.7
28229 - PIAZZA PPTO C | M - 122 | Tremie 1" | Concreto | Plazoleta pantalla tramo MH - 10 | 2026-05-15 | 2026-05-29 | 2026-06-01 | 14 | 27.6 | 24.6 | 89.1
28229 - PIAZZA PPTO C | M - 122 | Tremie 1" | Concreto | Plazoleta pantalla tramo MH - 10 | 2026-05-15 | 2026-05-29 | 2026-06-01 | 14 | 27.6 | 24.2 | 87.7
28229 - PIAZZA PPTO C | M - 122 | Tremie 1" | Concreto | Plazoleta pantalla tramo MH - 10 | 2026-05-15 | 2026-05-22 | 2026-05-26 | 7 | 27.6 | 21.4 | 77.5
28229 - PIAZZA PPTO C | M - 122 | Tremie 1" | Concreto | Plazoleta pantalla tramo MH - 10 | 2026-05-15 | 2026-05-22 | 2026-05-26 | 7 | 27.6 | 20.7 | 75
28229 - PIAZZA PPTO C | M - 122 | Tremie 1" | Concreto | Plazoleta pantalla tramo MH - 10 | 2026-05-15 | 2026-05-19 | 2026-05-26 | 4 | 27.6 | 17.9 | 64.9
28229 - PIAZZA PPTO C | M - 122 | Tremie 1" | Concreto | Plazoleta pantalla tramo MH - 10 | 2026-05-15 | 2026-05-19 | 2026-05-26 | 4 | 27.6 | 17 | 61.6
28229 - PIAZZA PPTO C | M - 129 | Tremie 1" | Concreto | Plazoleta Barrete BA - 30 | 2026-05-20 | 2026-06-17 | 2026-06-18 | 28 | 27.6 | 28.7 | 104
28229 - PIAZZA PPTO C | M - 129 | Tremie 1" | Concreto | Plazoleta Barrete BA - 30 | 2026-05-20 | 2026-06-17 | 2026-06-18 | 28 | 27.6 | 28.5 | 103.3
28229 - PIAZZA PPTO C | M - 129 | Tremie 1" | Concreto | Plazoleta Barrete BA - 30 | 2026-05-20 | 2026-06-17 | 2026-06-18 | 28 | 27.6 | 28.2 | 102.2
28229 - PIAZZA PPTO C | M - 129 | Tremie 1" | Concreto | Plazoleta Barrete BA - 30 | 2026-05-20 | 2026-06-03 | 2026-06-03 | 14 | 27.6 | 25.4 | 92
28229 - PIAZZA PPTO C | M - 129 | Tremie 1" | Concreto | Plazoleta Barrete BA - 30 | 2026-05-20 | 2026-06-03 | 2026-06-03 | 14 | 27.6 | 24.7 | 89.5
28229 - PIAZZA PPTO C | M - 129 | Tremie 1" | Concreto | Plazoleta Barrete BA - 30 | 2026-05-20 | 2026-05-27 | 2026-05-28 | 7 | 27.6 | 21.3 | 77.2
28229 - PIAZZA PPTO C | M - 129 | Tremie 1" | Concreto | Plazoleta Barrete BA - 30 | 2026-05-20 | 2026-05-27 | 2026-05-28 | 7 | 27.6 | 20.6 | 74.6
28229 - PIAZZA PPTO C | M - 129 | Tremie 1" | Concreto | Plazoleta Barrete BA - 30 | 2026-05-20 | 2026-05-23 | 2026-05-26 | 3 | 27.6 | 17 | 61.6
28229 - PIAZZA PPTO C | M - 129 | Tremie 1" | Concreto | Plazoleta Barrete BA - 30 | 2026-05-20 | 2026-05-23 | 2026-05-26 | 3 | 27.6 | 16.4 | 59.4
28229 - PIAZZA PPTO C | M - 144 | Tremie 1" | Concreto | Plazoleta pantalla tramo H - 11 | 2026-05-27 | 2026-06-24 | 2026-06-25 | 28 | 27.6 | 37.4 | 135.5
28229 - PIAZZA PPTO C | M - 144 | Tremie 1" | Concreto | Plazoleta pantalla tramo H - 11 | 2026-05-27 | 2026-06-24 | 2026-06-25 | 28 | 27.6 | 36.6 | 132.6
28229 - PIAZZA PPTO C | M - 144 | Tremie 1" | Concreto | Plazoleta pantalla tramo H - 11 | 2026-05-27 | 2026-06-24 | 2026-06-25 | 28 | 27.6 | 37.3 | 135.1
28229 - PIAZZA PPTO C | M - 144 | Tremie 1" | Concreto | Plazoleta pantalla tramo H - 11 | 2026-05-27 | 2026-06-10 | 2026-06-12 | 14 | 27.6 | 30.5 | 110.5
28229 - PIAZZA PPTO C | M - 144 | Tremie 1" | Concreto | Plazoleta pantalla tramo H - 11 | 2026-05-27 | 2026-06-10 | 2026-06-12 | 14 | 27.6 | 31.3 | 113.4
28229 - PIAZZA PPTO C | M - 144 | Tremie 1" | Concreto | Plazoleta pantalla tramo H - 11 | 2026-05-27 | 2026-06-03 | 2026-06-03 | 7 | 27.6 | 25.8 | 93.5
28229 - PIAZZA PPTO C | M - 144 | Tremie 1" | Concreto | Plazoleta pantalla tramo H - 11 | 2026-05-27 | 2026-06-03 | 2026-06-03 | 7 | 27.6 | 25.1 | 90.9
28229 - PIAZZA PPTO C | M - 144 | Tremie 1" | Concreto | Plazoleta pantalla tramo H - 11 | 2026-05-27 | 2026-05-30 | 2026-06-02 | 3 | 27.6 | 22.3 | 80.8
28229 - PIAZZA PPTO C | M - 144 | Tremie 1" | Concreto | Plazoleta pantalla tramo H - 11 | 2026-05-27 | 2026-05-30 | 2026-06-02 | 3 | 27.6 | 21.3 | 77.2
28229 - PIAZZA PPTO C | M - 149 | Tremie 1" | Concreto | Plazoleta pantalla tramo H - 12 | 2026-05-30 | 2026-06-27 | 2026-07-01 | 28 | 27.6 | 34.4 | 124.6
28229 - PIAZZA PPTO C | M - 149 | Tremie 1" | Concreto | Plazoleta pantalla tramo H - 12 | 2026-05-30 | 2026-06-27 | 2026-07-01 | 28 | 27.6 | 35.6 | 129
28229 - PIAZZA PPTO C | M - 149 | Tremie 1" | Concreto | Plazoleta pantalla tramo H - 12 | 2026-05-30 | 2026-06-27 | 2026-07-01 | 28 | 27.6 | 34.2 | 123.9
28229 - PIAZZA PPTO C | M - 149 | Tremie 1" | Concreto | Plazoleta pantalla tramo H - 12 | 2026-05-30 | 2026-06-13 | 2026-06-18 | 14 | 27.6 | 29.6 | 107.2
28229 - PIAZZA PPTO C | M - 149 | Tremie 1" | Concreto | Plazoleta pantalla tramo H - 12 | 2026-05-30 | 2026-06-13 | 2026-06-18 | 14 | 27.6 | 28.7 | 104
28229 - PIAZZA PPTO C | M - 149 | Tremie 1" | Concreto | Plazoleta pantalla tramo H - 12 | 2026-05-30 | 2026-06-06 | 2026-06-10 | 7 | 27.6 | 24.6 | 89.1
28229 - PIAZZA PPTO C | M - 149 | Tremie 1" | Concreto | Plazoleta pantalla tramo H - 12 | 2026-05-30 | 2026-06-06 | 2026-06-10 | 7 | 27.6 | 23.9 | 86.6
28229 - PIAZZA PPTO C | M - 149 | Tremie 1" | Concreto | Plazoleta pantalla tramo H - 12 | 2026-05-30 | 2026-06-02 | 2026-06-04 | 3 | 27.6 | 21.2 | 76.8
28229 - PIAZZA PPTO C | M - 149 | Tremie 1" | Concreto | Plazoleta pantalla tramo H - 12 | 2026-05-30 | 2026-06-02 | 2026-06-04 | 3 | 27.6 | 20.6 | 74.6
28229 - PIAZZA PPTO C | M - 16 | Plástico 1" | Concreto | Viga guia tramo 3 plazoleta | 2026-04-06 | 2026-05-04 | 2026-05-06 | 28 | 20.7 | 27.9 | 134.8
28229 - PIAZZA PPTO C | M - 16 | Plástico 1" | Concreto | Viga guia tramo 3 plazoleta | 2026-04-06 | 2026-05-04 | 2026-05-06 | 28 | 20.7 | 27.3 | 131.9
28229 - PIAZZA PPTO C | M - 16 | Plástico 1" | Concreto | Viga guia tramo 3 plazoleta | 2026-04-06 | 2026-05-04 | 2026-05-06 | 28 | 20.7 | 28 | 135.3
28229 - PIAZZA PPTO C | M - 16 | Plástico 1" | Concreto | Viga guia tramo 3 plazoleta | 2026-04-06 | 2026-04-20 | 2026-04-21 | 14 | 20.7 | 22.8 | 110.1
28229 - PIAZZA PPTO C | M - 16 | Plástico 1" | Concreto | Viga guia tramo 3 plazoleta | 2026-04-06 | 2026-04-20 | 2026-04-21 | 14 | 20.7 | 23 | 111.1
28229 - PIAZZA PPTO C | M - 16 | Plástico 1" | Concreto | Viga guia tramo 3 plazoleta | 2026-04-06 | 2026-04-13 | 2026-04-14 | 7 | 20.7 | 18.6 | 89.9
28229 - PIAZZA PPTO C | M - 16 | Plástico 1" | Concreto | Viga guia tramo 3 plazoleta | 2026-04-06 | 2026-04-13 | 2026-04-14 | 7 | 20.7 | 18.4 | 88.9
28229 - PIAZZA PPTO C | M - 16 | Plástico 1" | Concreto | Viga guia tramo 3 plazoleta | 2026-04-06 | 2026-04-09 | 2026-04-14 | 3 | 20.7 | 12.5 | 60.4
28229 - PIAZZA PPTO C | M - 16 | Plástico 1" | Concreto | Viga guia tramo 3 plazoleta | 2026-04-06 | 2026-04-09 | 2026-04-14 | 3 | 20.7 | 12.4 | 59.9
28229 - PIAZZA PPTO C | M - 170 | Tremie 1" | Concreto | Plazoleta pantalla tramo H - 20 y Pilote Kelly zonas comunes #75 | 2026-06-16 | 2026-07-14 | 2026-07-15 | 28 | 27.6 | 35 | 126.8
28229 - PIAZZA PPTO C | M - 170 | Tremie 1" | Concreto | Plazoleta pantalla tramo H - 20 y Pilote Kelly zonas comunes #75 | 2026-06-16 | 2026-07-14 | 2026-07-15 | 28 | 27.6 | 35.7 | 129.3
28229 - PIAZZA PPTO C | M - 170 | Tremie 1" | Concreto | Plazoleta pantalla tramo H - 20 y Pilote Kelly zonas comunes #75 | 2026-06-16 | 2026-07-14 | 2026-07-15 | 28 | 27.6 | 36.2 | 131.2
28229 - PIAZZA PPTO C | M - 170 | Tremie 1" | Concreto | Plazoleta pantalla tramo H - 20 y Pilote Kelly zonas comunes #75 | 2026-06-16 | 2026-06-30 | 2026-07-01 | 14 | 27.6 | 30.6 | 110.9
28229 - PIAZZA PPTO C | M - 170 | Tremie 1" | Concreto | Plazoleta pantalla tramo H - 20 y Pilote Kelly zonas comunes #75 | 2026-06-16 | 2026-06-30 | 2026-07-01 | 14 | 27.6 | 29.9 | 108.3
28229 - PIAZZA PPTO C | M - 170 | Tremie 1" | Concreto | Plazoleta pantalla tramo H - 20 y Pilote Kelly zonas comunes #75 | 2026-06-16 | 2026-06-23 | 2026-06-25 | 7 | 27.6 | 26 | 94.2
28229 - PIAZZA PPTO C | M - 170 | Tremie 1" | Concreto | Plazoleta pantalla tramo H - 20 y Pilote Kelly zonas comunes #75 | 2026-06-16 | 2026-06-23 | 2026-06-25 | 7 | 27.6 | 26.3 | 95.3
28229 - PIAZZA PPTO C | M - 170 | Tremie 1" | Concreto | Plazoleta pantalla tramo H - 20 y Pilote Kelly zonas comunes #75 | 2026-06-16 | 2026-06-19 | 2026-06-22 | 3 | 27.6 | 17 | 61.6
28229 - PIAZZA PPTO C | M - 170 | Tremie 1" | Concreto | Plazoleta pantalla tramo H - 20 y Pilote Kelly zonas comunes #75 | 2026-06-16 | 2026-06-19 | 2026-06-22 | 3 | 27.6 | 17.1 | 62
28229 - PIAZZA PPTO C | M - 172 | Tremie 1" | Concreto | Plazoleta pantalla tramo M - 16 y barrete BA - 65 | 2026-06-17 | 2026-07-15 | 2026-07-15 | 28 | 27.6 | 48.9 | 177.2
28229 - PIAZZA PPTO C | M - 172 | Tremie 1" | Concreto | Plazoleta pantalla tramo M - 16 y barrete BA - 65 | 2026-06-17 | 2026-07-15 | 2026-07-15 | 28 | 27.6 | 48.4 | 175.4
28229 - PIAZZA PPTO C | M - 172 | Tremie 1" | Concreto | Plazoleta pantalla tramo M - 16 y barrete BA - 65 | 2026-06-17 | 2026-07-15 | 2026-07-15 | 28 | 27.6 | 49 | 177.5
28229 - PIAZZA PPTO C | M - 172 | Tremie 1" | Concreto | Plazoleta pantalla tramo M - 16 y barrete BA - 65 | 2026-06-17 | 2026-07-01 | 2026-07-01 | 14 | 27.6 | 40.3 | 146
28229 - PIAZZA PPTO C | M - 172 | Tremie 1" | Concreto | Plazoleta pantalla tramo M - 16 y barrete BA - 65 | 2026-06-17 | 2026-07-01 | 2026-07-01 | 14 | 27.6 | 40.7 | 147.5
28229 - PIAZZA PPTO C | M - 172 | Tremie 1" | Concreto | Plazoleta pantalla tramo M - 16 y barrete BA - 65 | 2026-06-17 | 2026-06-24 | 2026-06-25 | 7 | 27.6 | 34.4 | 124.6
28229 - PIAZZA PPTO C | M - 172 | Tremie 1" | Concreto | Plazoleta pantalla tramo M - 16 y barrete BA - 65 | 2026-06-17 | 2026-06-24 | 2026-06-25 | 7 | 27.6 | 34.1 | 123.6
28229 - PIAZZA PPTO C | M - 172 | Tremie 1" | Concreto | Plazoleta pantalla tramo M - 16 y barrete BA - 65 | 2026-06-17 | 2026-06-20 | 2026-06-23 | 3 | 27.6 | 29.3 | 106.2
28229 - PIAZZA PPTO C | M - 172 | Tremie 1" | Concreto | Plazoleta pantalla tramo M - 16 y barrete BA - 65 | 2026-06-17 | 2026-06-20 | 2026-06-23 | 3 | 27.6 | 28.8 | 104.3
28229 - PIAZZA PPTO C | M - 175 | Tremie 1´´ | Concreto | Plazoleta pantalla tramo M - 09 | 2026-06-19 | 2026-07-17 | 2026-07-17 | 28 | 27.6 | 44.6 | 161.6
28229 - PIAZZA PPTO C | M - 175 | Tremie 1´´ | Concreto | Plazoleta pantalla tramo M - 09 | 2026-06-19 | 2026-07-17 | 2026-07-17 | 28 | 27.6 | 43.8 | 158.7
28229 - PIAZZA PPTO C | M - 175 | Tremie 1´´ | Concreto | Plazoleta pantalla tramo M - 09 | 2026-06-19 | 2026-07-17 | 2026-07-17 | 28 | 27.6 | 44.7 | 162
28229 - PIAZZA PPTO C | M - 175 | Tremie 1´´ | Concreto | Plazoleta pantalla tramo M - 09 | 2026-06-19 | 2026-07-03 | 2026-07-03 | 14 | 27.6 | 36.9 | 133.7
28229 - PIAZZA PPTO C | M - 175 | Tremie 1´´ | Concreto | Plazoleta pantalla tramo M - 09 | 2026-06-19 | 2026-07-03 | 2026-07-03 | 14 | 27.6 | 36.4 | 131.9
28229 - PIAZZA PPTO C | M - 175 | Tremie 1´´ | Concreto | Plazoleta pantalla tramo M - 09 | 2026-06-19 | 2026-06-26 | 2026-07-01 | 7 | 27.6 | 26.8 | 97.1
28229 - PIAZZA PPTO C | M - 175 | Tremie 1´´ | Concreto | Plazoleta pantalla tramo M - 09 | 2026-06-19 | 2026-06-26 | 2026-07-01 | 7 | 27.6 | 26 | 94.2
28229 - PIAZZA PPTO C | M - 175 | Tremie 1´´ | Concreto | Plazoleta pantalla tramo M - 09 | 2026-06-19 | 2026-06-23 | 2026-06-25 | 4 | 27.6 | 22.3 | 80.8
28229 - PIAZZA PPTO C | M - 175 | Tremie 1´´ | Concreto | Plazoleta pantalla tramo M - 09 | 2026-06-19 | 2026-06-23 | 2026-06-25 | 4 | 27.6 | 21.4 | 77.5
28229 - PIAZZA PPTO C | M - 180 | Tremie 1" | Concreto | Plazoleta barrete BA - 40 y Pantalla tramo MH - 06 | 2026-06-26 | 2026-07-24 | 2026-07-24 | 28 | 27.6 | 34.1 | 123.6
28229 - PIAZZA PPTO C | M - 180 | Tremie 1" | Concreto | Plazoleta barrete BA - 40 y Pantalla tramo MH - 06 | 2026-06-26 | 2026-07-24 | 2026-07-24 | 28 | 27.6 | 32.9 | 119.2
28229 - PIAZZA PPTO C | M - 180 | Tremie 1" | Concreto | Plazoleta barrete BA - 40 y Pantalla tramo MH - 06 | 2026-06-26 | 2026-07-24 | 2026-07-24 | 28 | 27.6 | 33.8 | 122.5
28229 - PIAZZA PPTO C | M - 180 | Tremie 1" | Concreto | Plazoleta barrete BA - 40 y Pantalla tramo MH - 06 | 2026-06-26 | 2026-07-10 | 2026-07-15 | 14 | 27.6 | 25.6 | 92.8
28229 - PIAZZA PPTO C | M - 180 | Tremie 1" | Concreto | Plazoleta barrete BA - 40 y Pantalla tramo MH - 06 | 2026-06-26 | 2026-07-10 | 2026-07-15 | 14 | 27.6 | 25.8 | 93.5
28229 - PIAZZA PPTO C | M - 180 | Tremie 1" | Concreto | Plazoleta barrete BA - 40 y Pantalla tramo MH - 06 | 2026-06-26 | 2026-07-03 | 2026-07-03 | 7 | 27.6 | 19.8 | 71.7
28229 - PIAZZA PPTO C | M - 180 | Tremie 1" | Concreto | Plazoleta barrete BA - 40 y Pantalla tramo MH - 06 | 2026-06-26 | 2026-07-03 | 2026-07-03 | 7 | 27.6 | 19 | 68.8
28229 - PIAZZA PPTO C | M - 180 | Tremie 1" | Concreto | Plazoleta barrete BA - 40 y Pantalla tramo MH - 06 | 2026-06-26 | 2026-06-29 | 2026-07-01 | 3 | 27.6 | 15.5 | 56.2
28229 - PIAZZA PPTO C | M - 180 | Tremie 1" | Concreto | Plazoleta barrete BA - 40 y Pantalla tramo MH - 06 | 2026-06-26 | 2026-06-29 | 2026-07-01 | 3 | 27.6 | 14.9 | 54
28229 - PIAZZA PPTO C | M - 181 | Tremie 1" | Concreto | Plazoleta barrete BA - 40 y Pantalla tramo MH - 06 | 2026-06-26 | 2026-07-24 | 2026-07-24 | 28 | 27.6 | 30.4 | 110.1
28229 - PIAZZA PPTO C | M - 181 | Tremie 1" | Concreto | Plazoleta barrete BA - 40 y Pantalla tramo MH - 06 | 2026-06-26 | 2026-07-24 | 2026-07-24 | 28 | 27.6 | 29.9 | 108.3
28229 - PIAZZA PPTO C | M - 181 | Tremie 1" | Concreto | Plazoleta barrete BA - 40 y Pantalla tramo MH - 06 | 2026-06-26 | 2026-07-24 | 2026-07-24 | 28 | 27.6 | 28.7 | 104
28229 - PIAZZA PPTO C | M - 181 | Tremie 1" | Concreto | Plazoleta barrete BA - 40 y Pantalla tramo MH - 06 | 2026-06-26 | 2026-07-10 | 2026-07-15 | 14 | 27.6 | 24.4 | 88.4
28229 - PIAZZA PPTO C | M - 181 | Tremie 1" | Concreto | Plazoleta barrete BA - 40 y Pantalla tramo MH - 06 | 2026-06-26 | 2026-07-10 | 2026-07-15 | 14 | 27.6 | 24.9 | 90.2
28229 - PIAZZA PPTO C | M - 181 | Tremie 1" | Concreto | Plazoleta barrete BA - 40 y Pantalla tramo MH - 06 | 2026-06-26 | 2026-07-03 | 2026-07-03 | 7 | 27.6 | 21.2 | 76.8
28229 - PIAZZA PPTO C | M - 181 | Tremie 1" | Concreto | Plazoleta barrete BA - 40 y Pantalla tramo MH - 06 | 2026-06-26 | 2026-07-03 | 2026-07-03 | 7 | 27.6 | 20.5 | 74.3
28229 - PIAZZA PPTO C | M - 181 | Tremie 1" | Concreto | Plazoleta barrete BA - 40 y Pantalla tramo MH - 06 | 2026-06-26 | 2026-06-29 | 2026-07-01 | 3 | 27.6 | 16.6 | 60.1
28229 - PIAZZA PPTO C | M - 181 | Tremie 1" | Concreto | Plazoleta barrete BA - 40 y Pantalla tramo MH - 06 | 2026-06-26 | 2026-06-29 | 2026-07-01 | 3 | 27.6 | 16.2 | 58.7
28229 - PIAZZA PPTO C | M - 183 | Tremie 1" | Concreto | Plazoleta pantalla tramo H - 18 | 2026-07-02 | 2026-07-30 | 2026-07-30 | 28 | 27.6 | 32.6 | 118.1
28229 - PIAZZA PPTO C | M - 183 | Tremie 1" | Concreto | Plazoleta pantalla tramo H - 18 | 2026-07-02 | 2026-07-30 | 2026-07-30 | 28 | 27.6 | 31.5 | 114.1
28229 - PIAZZA PPTO C | M - 183 | Tremie 1" | Concreto | Plazoleta pantalla tramo H - 18 | 2026-07-02 | 2026-07-30 | 2026-07-30 | 28 | 27.6 | 31.9 | 115.6
28229 - PIAZZA PPTO C | M - 183 | Tremie 1" | Concreto | Plazoleta pantalla tramo H - 18 | 2026-07-02 | 2026-07-16 | 2026-07-17 | 14 | 27.6 | 26 | 94.2
28229 - PIAZZA PPTO C | M - 183 | Tremie 1" | Concreto | Plazoleta pantalla tramo H - 18 | 2026-07-02 | 2026-07-16 | 2026-07-17 | 14 | 27.6 | 26.3 | 95.3
28229 - PIAZZA PPTO C | M - 183 | Tremie 1" | Concreto | Plazoleta pantalla tramo H - 18 | 2026-07-02 | 2026-07-09 | 2026-07-09 | 7 | 27.6 | 22.8 | 82.6
28229 - PIAZZA PPTO C | M - 183 | Tremie 1" | Concreto | Plazoleta pantalla tramo H - 18 | 2026-07-02 | 2026-07-09 | 2026-07-09 | 7 | 27.6 | 23 | 83.3
28229 - PIAZZA PPTO C | M - 183 | Tremie 1" | Concreto | Plazoleta pantalla tramo H - 18 | 2026-07-02 | 2026-07-05 | 2026-07-07 | 3 | 27.6 | 18.6 | 67.4
28229 - PIAZZA PPTO C | M - 183 | Tremie 1" | Concreto | Plazoleta pantalla tramo H - 18 | 2026-07-02 | 2026-07-05 | 2026-07-07 | 3 | 27.6 | 18.4 | 66.7
28229 - PIAZZA PPTO C | M - 185 | Tremie 1" | Concreto | Plazoleta pantalla tramo H - 19 y pantalla tramo MH - 07 | 2026-07-06 | 2026-08-03 | 2026-08-03 | 28 | 27.6 | 31.3 | 113.4
28229 - PIAZZA PPTO C | M - 185 | Tremie 1" | Concreto | Plazoleta pantalla tramo H - 19 y pantalla tramo MH - 07 | 2026-07-06 | 2026-08-03 | 2026-08-03 | 28 | 27.6 | 30.9 | 112
28229 - PIAZZA PPTO C | M - 185 | Tremie 1" | Concreto | Plazoleta pantalla tramo H - 19 y pantalla tramo MH - 07 | 2026-07-06 | 2026-08-03 | 2026-08-03 | 28 | 27.6 | 30.6 | 110.9
28229 - PIAZZA PPTO C | M - 185 | Tremie 1" | Concreto | Plazoleta pantalla tramo H - 19 y pantalla tramo MH - 07 | 2026-07-06 | 2026-07-20 | 2026-07-22 | 14 | 27.6 | 25 | 90.6
28229 - PIAZZA PPTO C | M - 185 | Tremie 1" | Concreto | Plazoleta pantalla tramo H - 19 y pantalla tramo MH - 07 | 2026-07-06 | 2026-07-20 | 2026-07-22 | 14 | 27.6 | 25.8 | 93.5
28229 - PIAZZA PPTO C | M - 185 | Tremie 1" | Concreto | Plazoleta pantalla tramo H - 19 y pantalla tramo MH - 07 | 2026-07-06 | 2026-07-13 | 2026-07-15 | 7 | 27.6 | 21.5 | 77.9
28229 - PIAZZA PPTO C | M - 185 | Tremie 1" | Concreto | Plazoleta pantalla tramo H - 19 y pantalla tramo MH - 07 | 2026-07-06 | 2026-07-13 | 2026-07-15 | 7 | 27.6 | 21.6 | 78.3
28229 - PIAZZA PPTO C | M - 185 | Tremie 1" | Concreto | Plazoleta pantalla tramo H - 19 y pantalla tramo MH - 07 | 2026-07-06 | 2026-07-09 | 2026-07-15 | 3 | 27.6 | 14.2 | 51.4
28229 - PIAZZA PPTO C | M - 185 | Tremie 1" | Concreto | Plazoleta pantalla tramo H - 19 y pantalla tramo MH - 07 | 2026-07-06 | 2026-07-09 | 2026-07-15 | 3 | 27.6 | 14.5 | 52.5
28229 - PIAZZA PPTO C | M - 186 | Tremie 1" | Concreto | Pantalla tramo M - 11 Plazoleta | 2026-07-08 | 2026-08-05 | 2026-08-06 | 28 | 27.6 | 34.9 | 126.4
28229 - PIAZZA PPTO C | M - 186 | Tremie 1" | Concreto | Pantalla tramo M - 11 Plazoleta | 2026-07-08 | 2026-08-05 | 2026-08-06 | 28 | 27.6 | 33.4 | 121
28229 - PIAZZA PPTO C | M - 186 | Tremie 1" | Concreto | Pantalla tramo M - 11 Plazoleta | 2026-07-08 | 2026-08-05 | 2026-08-06 | 28 | 27.6 | 34.3 | 124.3
28229 - PIAZZA PPTO C | M - 186 | Tremie 1" | Concreto | Pantalla tramo M - 11 Plazoleta | 2026-07-08 | 2026-07-22 | 2026-07-24 | 14 | 27.6 | 28.1 | 101.8
28229 - PIAZZA PPTO C | M - 186 | Tremie 1" | Concreto | Pantalla tramo M - 11 Plazoleta | 2026-07-08 | 2026-07-22 | 2026-07-24 | 14 | 27.6 | 28.4 | 102.9
28229 - PIAZZA PPTO C | M - 186 | Tremie 1" | Concreto | Pantalla tramo M - 11 Plazoleta | 2026-07-08 | 2026-07-15 | 2026-07-15 | 7 | 27.6 | 22.5 | 81.5
28229 - PIAZZA PPTO C | M - 186 | Tremie 1" | Concreto | Pantalla tramo M - 11 Plazoleta | 2026-07-08 | 2026-07-15 | 2026-07-15 | 7 | 27.6 | 23.6 | 85.5
28229 - PIAZZA PPTO C | M - 186 | Tremie 1" | Concreto | Pantalla tramo M - 11 Plazoleta | 2026-07-08 | 2026-07-11 | 2026-07-15 | 3 | 27.6 | 19.2 | 69.6
28229 - PIAZZA PPTO C | M - 186 | Tremie 1" | Concreto | Pantalla tramo M - 11 Plazoleta | 2026-07-08 | 2026-07-11 | 2026-07-15 | 3 | 27.6 | 19.4 | 70.3
28229 - PIAZZA PPTO C | M - 187 | Tremie 1" | Concreto | Plazoleta barrete BA - 139 | 2026-07-08 | 2026-08-05 | 2026-08-06 | 28 | 27.6 | 36.1 | 130.8
28229 - PIAZZA PPTO C | M - 187 | Tremie 1" | Concreto | Plazoleta barrete BA - 139 | 2026-07-08 | 2026-08-05 | 2026-08-06 | 28 | 27.6 | 36.2 | 131.2
28229 - PIAZZA PPTO C | M - 187 | Tremie 1" | Concreto | Plazoleta barrete BA - 139 | 2026-07-08 | 2026-08-05 | 2026-08-06 | 28 | 27.6 | 35.4 | 128.3
28229 - PIAZZA PPTO C | M - 187 | Tremie 1" | Concreto | Plazoleta barrete BA - 139 | 2026-07-08 | 2026-07-22 | 2026-07-24 | 14 | 27.6 | 30.6 | 110.9
28229 - PIAZZA PPTO C | M - 187 | Tremie 1" | Concreto | Plazoleta barrete BA - 139 | 2026-07-08 | 2026-07-22 | 2026-07-24 | 14 | 27.6 | 29.4 | 106.5
28229 - PIAZZA PPTO C | M - 187 | Tremie 1" | Concreto | Plazoleta barrete BA - 139 | 2026-07-08 | 2026-07-15 | 2026-07-15 | 7 | 27.6 | 23.8 | 86.2
28229 - PIAZZA PPTO C | M - 187 | Tremie 1" | Concreto | Plazoleta barrete BA - 139 | 2026-07-08 | 2026-07-15 | 2026-07-15 | 7 | 27.6 | 24 | 87
28229 - PIAZZA PPTO C | M - 187 | Tremie 1" | Concreto | Plazoleta barrete BA - 139 | 2026-07-08 | 2026-07-11 | 2026-07-15 | 3 | 27.6 | 20.5 | 74.3
28229 - PIAZZA PPTO C | M - 187 | Tremie 1" | Concreto | Plazoleta barrete BA - 139 | 2026-07-08 | 2026-07-11 | 2026-07-15 | 3 | 27.6 | 19.9 | 72.1
28229 - PIAZZA PPTO C | M - 193 | Tremie 1" | Concreto | Pantalla Tramo M - 14 y barrete BA - 142 Plazoleta | 2026-07-15 | 2026-08-12 | 2026-08-13 | 28 | 27.6 | 37.8 | 137
28229 - PIAZZA PPTO C | M - 193 | Tremie 1" | Concreto | Pantalla Tramo M - 14 y barrete BA - 142 Plazoleta | 2026-07-15 | 2026-08-12 | 2026-08-13 | 28 | 27.6 | 38.1 | 138
28229 - PIAZZA PPTO C | M - 193 | Tremie 1" | Concreto | Pantalla Tramo M - 14 y barrete BA - 142 Plazoleta | 2026-07-15 | 2026-08-12 | 2026-08-13 | 28 | 27.6 | 37.2 | 134.8
28229 - PIAZZA PPTO C | M - 193 | Tremie 1" | Concreto | Pantalla Tramo M - 14 y barrete BA - 142 Plazoleta | 2026-07-15 | 2026-07-29 | 2026-07-30 | 14 | 27.6 | 31.3 | 113.4
28229 - PIAZZA PPTO C | M - 193 | Tremie 1" | Concreto | Pantalla Tramo M - 14 y barrete BA - 142 Plazoleta | 2026-07-15 | 2026-07-29 | 2026-07-30 | 14 | 27.6 | 30.6 | 110.9
28229 - PIAZZA PPTO C | M - 193 | Tremie 1" | Concreto | Pantalla Tramo M - 14 y barrete BA - 142 Plazoleta | 2026-07-15 | 2026-07-22 | 2026-07-22 | 7 | 27.6 | 26.4 | 95.7
28229 - PIAZZA PPTO C | M - 193 | Tremie 1" | Concreto | Pantalla Tramo M - 14 y barrete BA - 142 Plazoleta | 2026-07-15 | 2026-07-22 | 2026-07-22 | 7 | 27.6 | 25.6 | 92.8
28229 - PIAZZA PPTO C | M - 193 | Tremie 1" | Concreto | Pantalla Tramo M - 14 y barrete BA - 142 Plazoleta | 2026-07-15 | 2026-07-21 | 2026-07-22 | 6 | 27.6 | 24.6 | 89.1
28229 - PIAZZA PPTO C | M - 193 | Tremie 1" | Concreto | Pantalla Tramo M - 14 y barrete BA - 142 Plazoleta | 2026-07-15 | 2026-07-21 | 2026-07-22 | 6 | 27.6 | 23.9 | 86.6
28229 - PIAZZA PPTO C | M - 196 | Tremie 1/2" | Concreto | Pantalla Tramo MH - 08 Plazoleta | 2026-07-16 | 2026-08-13 | 2026-08-13 | 28 | 27.6 | 37.7 | 136.6
28229 - PIAZZA PPTO C | M - 196 | Tremie 1/2" | Concreto | Pantalla Tramo MH - 08 Plazoleta | 2026-07-16 | 2026-08-13 | 2026-08-13 | 28 | 27.6 | 37.5 | 135.9
28229 - PIAZZA PPTO C | M - 196 | Tremie 1/2" | Concreto | Pantalla Tramo MH - 08 Plazoleta | 2026-07-16 | 2026-08-13 | 2026-08-13 | 28 | 27.6 | 37.9 | 137.3
28229 - PIAZZA PPTO C | M - 196 | Tremie 1/2" | Concreto | Pantalla Tramo MH - 08 Plazoleta | 2026-07-16 | 2026-07-30 | 2026-07-30 | 14 | 27.6 | 30.8 | 111.6
28229 - PIAZZA PPTO C | M - 196 | Tremie 1/2" | Concreto | Pantalla Tramo MH - 08 Plazoleta | 2026-07-16 | 2026-07-30 | 2026-07-30 | 14 | 27.6 | 31.2 | 113
28229 - PIAZZA PPTO C | M - 196 | Tremie 1/2" | Concreto | Pantalla Tramo MH - 08 Plazoleta | 2026-07-16 | 2026-07-23 | 2026-07-24 | 7 | 27.6 | 21.5 | 77.9
28229 - PIAZZA PPTO C | M - 196 | Tremie 1/2" | Concreto | Pantalla Tramo MH - 08 Plazoleta | 2026-07-16 | 2026-07-23 | 2026-07-24 | 7 | 27.6 | 22.7 | 82.2
28229 - PIAZZA PPTO C | M - 196 | Tremie 1/2" | Concreto | Pantalla Tramo MH - 08 Plazoleta | 2026-07-16 | 2026-07-21 | 2026-07-22 | 5 | 27.6 | 18.7 | 67.8
28229 - PIAZZA PPTO C | M - 196 | Tremie 1/2" | Concreto | Pantalla Tramo MH - 08 Plazoleta | 2026-07-16 | 2026-07-21 | 2026-07-22 | 5 | 27.6 | 18.4 | 66.7
28229 - PIAZZA PPTO C | M - 223 | Outinord Ind 1" | Concreto | Dado Torre grua 1 | 2026-08-15 | 2026-09-12 | 2026-09-14 | 28 | 27.6 | 43.1 | 156.2
28229 - PIAZZA PPTO C | M - 223 | Outinord Ind 1" | Concreto | Dado Torre grua 1 | 2026-08-15 | 2026-09-12 | 2026-09-14 | 28 | 27.6 | 43.6 | 158
28229 - PIAZZA PPTO C | M - 223 | Outinord Ind 1" | Concreto | Dado Torre grua 1 | 2026-08-15 | 2026-09-12 | 2026-09-14 | 28 | 27.6 | 44.4 | 160.9
28229 - PIAZZA PPTO C | M - 223 | Outinord Ind 1" | Concreto | Dado Torre grua 1 | 2026-08-15 | 2026-08-29 | 2026-09-01 | 14 | 27.6 | 35.8 | 129.7
28229 - PIAZZA PPTO C | M - 223 | Outinord Ind 1" | Concreto | Dado Torre grua 1 | 2026-08-15 | 2026-08-29 | 2026-09-01 | 14 | 27.6 | 36.8 | 133.3
28229 - PIAZZA PPTO C | M - 223 | Outinord Ind 1" | Concreto | Dado Torre grua 1 | 2026-08-15 | 2026-08-22 | 2026-08-25 | 7 | 27.6 | 31.3 | 113.4
28229 - PIAZZA PPTO C | M - 223 | Outinord Ind 1" | Concreto | Dado Torre grua 1 | 2026-08-15 | 2026-08-22 | 2026-08-25 | 7 | 27.6 | 29.8 | 108
28229 - PIAZZA PPTO C | M - 223 | Outinord Ind 1" | Concreto | Dado Torre grua 1 | 2026-08-15 | 2026-08-18 | 2026-08-21 | 3 | 27.6 | 27.4 | 99.3
28229 - PIAZZA PPTO C | M - 223 | Outinord Ind 1" | Concreto | Dado Torre grua 1 | 2026-08-15 | 2026-08-18 | 2026-08-21 | 3 | 27.6 | 26.9 | 97.5
28229 - PIAZZA PPTO C | M - 24 | Plástico 9" | Concreto | Plazoleta viga guía tramo 4 | 2026-04-08 | 2026-05-06 | 2026-05-06 | 28 | 20.7 | 35.1 | 169.6
28229 - PIAZZA PPTO C | M - 24 | Plástico 9" | Concreto | Plazoleta viga guía tramo 4 | 2026-04-08 | 2026-05-06 | 2026-05-06 | 28 | 20.7 | 36.7 | 177.3
28229 - PIAZZA PPTO C | M - 24 | Plástico 9" | Concreto | Plazoleta viga guía tramo 4 | 2026-04-08 | 2026-05-06 | 2026-05-06 | 28 | 20.7 | 35.7 | 172.5
28229 - PIAZZA PPTO C | M - 24 | Plástico 9" | Concreto | Plazoleta viga guía tramo 4 | 2026-04-08 | 2026-04-22 | 2026-04-22 | 14 | 20.7 | 30.1 | 145.4
28229 - PIAZZA PPTO C | M - 24 | Plástico 9" | Concreto | Plazoleta viga guía tramo 4 | 2026-04-08 | 2026-04-22 | 2026-04-22 | 14 | 20.7 | 29.7 | 143.5
28229 - PIAZZA PPTO C | M - 24 | Plástico 9" | Concreto | Plazoleta viga guía tramo 4 | 2026-04-08 | 2026-04-15 | 2026-04-15 | 7 | 20.7 | 25 | 120.8
28229 - PIAZZA PPTO C | M - 24 | Plástico 9" | Concreto | Plazoleta viga guía tramo 4 | 2026-04-08 | 2026-04-15 | 2026-04-15 | 7 | 20.7 | 24.3 | 117.4
28229 - PIAZZA PPTO C | M - 24 | Plástico 9" | Concreto | Plazoleta viga guía tramo 4 | 2026-04-08 | 2026-04-11 | 2026-04-14 | 3 | 20.7 | 21.7 | 104.8
28229 - PIAZZA PPTO C | M - 24 | Plástico 9" | Concreto | Plazoleta viga guía tramo 4 | 2026-04-08 | 2026-04-11 | 2026-04-14 | 3 | 20.7 | 21 | 101.4
28229 - PIAZZA PPTO C | M - 252 | Autocompactante 1/2" | Concreto | Muros torre 1 ej 11 al 13 entre A y C M-44, M-45, M-42, M-42A, M-23, M-22 y muros no estructurales | 2026-09-09 | 2026-10-07 | 2026-10-08 | 28 | 41.4 | 67.8 | 163.8
28229 - PIAZZA PPTO C | M - 252 | Autocompactante 1/2" | Concreto | Muros torre 1 ej 11 al 13 entre A y C M-44, M-45, M-42, M-42A, M-23, M-22 y muros no estructurales | 2026-09-09 | 2026-10-07 | 2026-10-08 | 28 | 41.4 | 66.6 | 160.9
28229 - PIAZZA PPTO C | M - 252 | Autocompactante 1/2" | Concreto | Muros torre 1 ej 11 al 13 entre A y C M-44, M-45, M-42, M-42A, M-23, M-22 y muros no estructurales | 2026-09-09 | 2026-10-07 | 2026-10-08 | 28 | 41.4 | 67 | 161.8
28229 - PIAZZA PPTO C | M - 252 | Autocompactante 1/2" | Concreto | Muros torre 1 ej 11 al 13 entre A y C M-44, M-45, M-42, M-42A, M-23, M-22 y muros no estructurales | 2026-09-09 | 2026-09-23 | 2026-09-25 | 14 | 41.4 | 52.8 | 127.5
28229 - PIAZZA PPTO C | M - 252 | Autocompactante 1/2" | Concreto | Muros torre 1 ej 11 al 13 entre A y C M-44, M-45, M-42, M-42A, M-23, M-22 y muros no estructurales | 2026-09-09 | 2026-09-23 | 2026-09-25 | 14 | 41.4 | 55.3 | 133.6
28229 - PIAZZA PPTO C | M - 252 | Autocompactante 1/2" | Concreto | Muros torre 1 ej 11 al 13 entre A y C M-44, M-45, M-42, M-42A, M-23, M-22 y muros no estructurales | 2026-09-09 | 2026-09-16 | 2026-09-16 | 7 | 41.4 | 46.6 | 112.6
28229 - PIAZZA PPTO C | M - 252 | Autocompactante 1/2" | Concreto | Muros torre 1 ej 11 al 13 entre A y C M-44, M-45, M-42, M-42A, M-23, M-22 y muros no estructurales | 2026-09-09 | 2026-09-16 | 2026-09-16 | 7 | 41.4 | 46.3 | 111.8
28229 - PIAZZA PPTO C | M - 252 | Autocompactante 1/2" | Concreto | Muros torre 1 ej 11 al 13 entre A y C M-44, M-45, M-42, M-42A, M-23, M-22 y muros no estructurales | 2026-09-09 | 2026-09-12 | 2026-09-16 | 3 | 41.4 | 36.9 | 89.1
28229 - PIAZZA PPTO C | M - 252 | Autocompactante 1/2" | Concreto | Muros torre 1 ej 11 al 13 entre A y C M-44, M-45, M-42, M-42A, M-23, M-22 y muros no estructurales | 2026-09-09 | 2026-09-12 | 2026-09-16 | 3 | 41.4 | 36.7 | 88.6
28229 - PIAZZA PPTO C | M - 262 | Outinord IND 1/2" | Concreto | Cimentación Torre 2 eje 13 al 7 entre E - H | 2026-09-22 | 2026-10-20 | 2026-10-21 | 28 | 34.5 | 66.2 | 191.9
28229 - PIAZZA PPTO C | M - 262 | Outinord IND 1/2" | Concreto | Cimentación Torre 2 eje 13 al 7 entre E - H | 2026-09-22 | 2026-10-20 | 2026-10-21 | 28 | 34.5 | 65 | 188.4
28229 - PIAZZA PPTO C | M - 262 | Outinord IND 1/2" | Concreto | Cimentación Torre 2 eje 13 al 7 entre E - H | 2026-09-22 | 2026-10-20 | 2026-10-21 | 28 | 34.5 | 66.3 | 192.2
28229 - PIAZZA PPTO C | M - 262 | Outinord IND 1/2" | Concreto | Cimentación Torre 2 eje 13 al 7 entre E - H | 2026-09-22 | 2026-10-06 | 2026-10-26 | 14 | 34.5 | 53.9 | 156.2
28229 - PIAZZA PPTO C | M - 262 | Outinord IND 1/2" | Concreto | Cimentación Torre 2 eje 13 al 7 entre E - H | 2026-09-22 | 2026-10-06 | 2026-10-26 | 14 | 34.5 | 54.4 | 157.7
28229 - PIAZZA PPTO C | M - 262 | Outinord IND 1/2" | Concreto | Cimentación Torre 2 eje 13 al 7 entre E - H | 2026-09-22 | 2026-09-29 | 2026-09-29 | 7 | 34.5 | 46.9 | 135.9
28229 - PIAZZA PPTO C | M - 262 | Outinord IND 1/2" | Concreto | Cimentación Torre 2 eje 13 al 7 entre E - H | 2026-09-22 | 2026-09-29 | 2026-09-29 | 7 | 34.5 | 45.6 | 132.2
28229 - PIAZZA PPTO C | M - 262 | Outinord IND 1/2" | Concreto | Cimentación Torre 2 eje 13 al 7 entre E - H | 2026-09-22 | 2026-09-25 | 2026-09-29 | 3 | 34.5 | 37.2 | 107.8
28229 - PIAZZA PPTO C | M - 262 | Outinord IND 1/2" | Concreto | Cimentación Torre 2 eje 13 al 7 entre E - H | 2026-09-22 | 2026-09-25 | 2026-09-29 | 3 | 34.5 | 36.5 | 105.8
28229 - PIAZZA PPTO C | M - 263 | Outinord IND 1/2" | Concreto | Cimentación Torre 2 eje 13 al 7 entre E - H | 2026-09-22 | 2026-10-20 | 2026-10-21 | 28 | 34.5 | 62 | 179.7
28229 - PIAZZA PPTO C | M - 263 | Outinord IND 1/2" | Concreto | Cimentación Torre 2 eje 13 al 7 entre E - H | 2026-09-22 | 2026-10-20 | 2026-10-21 | 28 | 34.5 | 61.6 | 178.6
28229 - PIAZZA PPTO C | M - 263 | Outinord IND 1/2" | Concreto | Cimentación Torre 2 eje 13 al 7 entre E - H | 2026-09-22 | 2026-10-20 | 2026-10-21 | 28 | 34.5 | 62.3 | 180.6
28229 - PIAZZA PPTO C | M - 263 | Outinord IND 1/2" | Concreto | Cimentación Torre 2 eje 13 al 7 entre E - H | 2026-09-22 | 2026-10-06 | 2026-10-26 | 14 | 34.5 | 51.2 | 148.4
28229 - PIAZZA PPTO C | M - 263 | Outinord IND 1/2" | Concreto | Cimentación Torre 2 eje 13 al 7 entre E - H | 2026-09-22 | 2026-10-06 | 2026-10-26 | 14 | 34.5 | 51.7 | 149.9
28229 - PIAZZA PPTO C | M - 263 | Outinord IND 1/2" | Concreto | Cimentación Torre 2 eje 13 al 7 entre E - H | 2026-09-22 | 2026-09-29 | 2026-09-29 | 7 | 34.5 | 43.3 | 125.5
28229 - PIAZZA PPTO C | M - 263 | Outinord IND 1/2" | Concreto | Cimentación Torre 2 eje 13 al 7 entre E - H | 2026-09-22 | 2026-09-29 | 2026-09-29 | 7 | 34.5 | 40.6 | 117.7
28229 - PIAZZA PPTO C | M - 263 | Outinord IND 1/2" | Concreto | Cimentación Torre 2 eje 13 al 7 entre E - H | 2026-09-22 | 2026-09-25 | 2026-09-29 | 3 | 34.5 | 33.4 | 96.8
28229 - PIAZZA PPTO C | M - 263 | Outinord IND 1/2" | Concreto | Cimentación Torre 2 eje 13 al 7 entre E - H | 2026-09-22 | 2026-09-25 | 2026-09-29 | 3 | 34.5 | 32.7 | 94.8
28229 - PIAZZA PPTO C | M - 266 | Autocompactante 1 / 2” | Concreto | Muros Torre 1 Eje 8 al 13 Entre A – E Administración | 2026-09-23 | 2026-10-21 | 2026-10-21 | 28 | 41.4 | 77.7 | 187.7
28229 - PIAZZA PPTO C | M - 266 | Autocompactante 1 / 2” | Concreto | Muros Torre 1 Eje 8 al 13 Entre A – E Administración | 2026-09-23 | 2026-10-21 | 2026-10-21 | 28 | 41.4 | 79.3 | 191.5
28229 - PIAZZA PPTO C | M - 266 | Autocompactante 1 / 2” | Concreto | Muros Torre 1 Eje 8 al 13 Entre A – E Administración | 2026-09-23 | 2026-10-21 | 2026-10-21 | 28 | 41.4 | 80.2 | 193.7
28229 - PIAZZA PPTO C | M - 266 | Autocompactante 1 / 2” | Concreto | Muros Torre 1 Eje 8 al 13 Entre A – E Administración | 2026-09-23 | 2026-10-07 | 2026-10-08 | 14 | 41.4 | 65.8 | 158.9
28229 - PIAZZA PPTO C | M - 266 | Autocompactante 1 / 2” | Concreto | Muros Torre 1 Eje 8 al 13 Entre A – E Administración | 2026-09-23 | 2026-10-07 | 2026-10-08 | 14 | 41.4 | 66.7 | 161.1
28229 - PIAZZA PPTO C | M - 266 | Autocompactante 1 / 2” | Concreto | Muros Torre 1 Eje 8 al 13 Entre A – E Administración | 2026-09-23 | 2026-09-30 | 2026-10-01 | 7 | 41.4 | 55.1 | 133.1
28229 - PIAZZA PPTO C | M - 266 | Autocompactante 1 / 2” | Concreto | Muros Torre 1 Eje 8 al 13 Entre A – E Administración | 2026-09-23 | 2026-09-30 | 2026-10-01 | 7 | 41.4 | 54.8 | 132.4
28229 - PIAZZA PPTO C | M - 266 | Autocompactante 1 / 2” | Concreto | Muros Torre 1 Eje 8 al 13 Entre A – E Administración | 2026-09-23 | 2026-09-29 | 2026-10-01 | 6 | 41.4 | 50.7 | 122.5
28229 - PIAZZA PPTO C | M - 266 | Autocompactante 1 / 2” | Concreto | Muros Torre 1 Eje 8 al 13 Entre A – E Administración | 2026-09-23 | 2026-09-29 | 2026-10-01 | 6 | 41.4 | 49.5 | 119.6
28229 - PIAZZA PPTO C | M - 268 | Autocompactante 1 / 2” | Concreto | Muros Torre 1 Eje 13 al 8 Entre D – G Apt 203 | 2026-09-24 | 2026-10-22 | 2026-10-22 | 28 | 41.4 | 75.2 | 181.6
28229 - PIAZZA PPTO C | M - 268 | Autocompactante 1 / 2” | Concreto | Muros Torre 1 Eje 13 al 8 Entre D – G Apt 203 | 2026-09-24 | 2026-10-22 | 2026-10-22 | 28 | 41.4 | 74 | 178.7
28229 - PIAZZA PPTO C | M - 268 | Autocompactante 1 / 2” | Concreto | Muros Torre 1 Eje 13 al 8 Entre D – G Apt 203 | 2026-09-24 | 2026-10-22 | 2026-10-22 | 28 | 41.4 | 73.2 | 176.8
28229 - PIAZZA PPTO C | M - 268 | Autocompactante 1 / 2” | Concreto | Muros Torre 1 Eje 13 al 8 Entre D – G Apt 203 | 2026-09-24 | 2026-10-08 | 2026-10-08 | 14 | 41.4 | 62.5 | 151
28229 - PIAZZA PPTO C | M - 268 | Autocompactante 1 / 2” | Concreto | Muros Torre 1 Eje 13 al 8 Entre D – G Apt 203 | 2026-09-24 | 2026-10-08 | 2026-10-08 | 14 | 41.4 | 61.3 | 148.1
28229 - PIAZZA PPTO C | M - 268 | Autocompactante 1 / 2” | Concreto | Muros Torre 1 Eje 13 al 8 Entre D – G Apt 203 | 2026-09-24 | 2026-10-01 | 2026-10-01 | 7 | 41.4 | 51.6 | 124.6
28229 - PIAZZA PPTO C | M - 268 | Autocompactante 1 / 2” | Concreto | Muros Torre 1 Eje 13 al 8 Entre D – G Apt 203 | 2026-09-24 | 2026-10-01 | 2026-10-01 | 7 | 41.4 | 52.4 | 126.6
28229 - PIAZZA PPTO C | M - 268 | Autocompactante 1 / 2” | Concreto | Muros Torre 1 Eje 13 al 8 Entre D – G Apt 203 | 2026-09-24 | 2026-09-29 | 2026-10-01 | 5 | 41.4 | 48.4 | 116.9
28229 - PIAZZA PPTO C | M - 268 | Autocompactante 1 / 2” | Concreto | Muros Torre 1 Eje 13 al 8 Entre D – G Apt 203 | 2026-09-24 | 2026-09-29 | 2026-10-01 | 5 | 41.4 | 47.2 | 114
28229 - PIAZZA PPTO C | M - 27 | Tremie 1" | Concreto | Plazoleta pantalla tramo M H - 02 y barrete B - 58 | 2026-04-09 | 2026-05-07 | 2026-05-08 | 28 | 27.6 | 33.6 | 121.7
28229 - PIAZZA PPTO C | M - 27 | Tremie 1" | Concreto | Plazoleta pantalla tramo M H - 02 y barrete B - 58 | 2026-04-09 | 2026-05-07 | 2026-05-08 | 28 | 27.6 | 34.3 | 124.3
28229 - PIAZZA PPTO C | M - 27 | Tremie 1" | Concreto | Plazoleta pantalla tramo M H - 02 y barrete B - 58 | 2026-04-09 | 2026-05-07 | 2026-05-08 | 28 | 27.6 | 35.2 | 127.5
28229 - PIAZZA PPTO C | M - 27 | Tremie 1" | Concreto | Plazoleta pantalla tramo M H - 02 y barrete B - 58 | 2026-04-09 | 2026-04-23 | 2026-04-23 | 14 | 27.6 | 27.7 | 100.4
28229 - PIAZZA PPTO C | M - 27 | Tremie 1" | Concreto | Plazoleta pantalla tramo M H - 02 y barrete B - 58 | 2026-04-09 | 2026-04-23 | 2026-04-23 | 14 | 27.6 | 28 | 101.4
28229 - PIAZZA PPTO C | M - 27 | Tremie 1" | Concreto | Plazoleta pantalla tramo M H - 02 y barrete B - 58 | 2026-04-09 | 2026-04-16 | 2026-04-16 | 7 | 27.6 | 24.4 | 88.4
28229 - PIAZZA PPTO C | M - 27 | Tremie 1" | Concreto | Plazoleta pantalla tramo M H - 02 y barrete B - 58 | 2026-04-09 | 2026-04-16 | 2026-04-16 | 7 | 27.6 | 24.1 | 87.3
28229 - PIAZZA PPTO C | M - 27 | Tremie 1" | Concreto | Plazoleta pantalla tramo M H - 02 y barrete B - 58 | 2026-04-09 | 2026-04-12 | 2026-04-14 | 3 | 27.6 | 21.5 | 77.9
28229 - PIAZZA PPTO C | M - 27 | Tremie 1" | Concreto | Plazoleta pantalla tramo M H - 02 y barrete B - 58 | 2026-04-09 | 2026-04-12 | 2026-04-14 | 3 | 27.6 | 20.8 | 75.4
28229 - PIAZZA PPTO C | M - 270 | Autocompactante 1 / 2” | Concreto | Muros Torre 1 Eje 6 al 4 Entre A – C Apt 205 | 2026-09-25 | 2026-10-23 | 2026-10-26 | 28 | 41.4 | 53 | 128
28229 - PIAZZA PPTO C | M - 270 | Autocompactante 1 / 2” | Concreto | Muros Torre 1 Eje 6 al 4 Entre A – C Apt 205 | 2026-09-25 | 2026-10-23 | 2026-10-26 | 28 | 41.4 | 52.6 | 127.1
28229 - PIAZZA PPTO C | M - 270 | Autocompactante 1 / 2” | Concreto | Muros Torre 1 Eje 6 al 4 Entre A – C Apt 205 | 2026-09-25 | 2026-10-23 | 2026-10-26 | 28 | 41.4 | 51.6 | 124.6
28229 - PIAZZA PPTO C | M - 270 | Autocompactante 1 / 2” | Concreto | Muros Torre 1 Eje 6 al 4 Entre A – C Apt 205 | 2026-09-25 | 2026-10-09 | 2026-10-13 | 14 | 41.4 | 44 | 106.3
28229 - PIAZZA PPTO C | M - 270 | Autocompactante 1 / 2” | Concreto | Muros Torre 1 Eje 6 al 4 Entre A – C Apt 205 | 2026-09-25 | 2026-10-09 | 2026-10-13 | 14 | 41.4 | 43.6 | 105.3
28229 - PIAZZA PPTO C | M - 270 | Autocompactante 1 / 2” | Concreto | Muros Torre 1 Eje 6 al 4 Entre A – C Apt 205 | 2026-09-25 | 2026-10-02 | 2026-10-02 | 7 | 41.4 | 37.8 | 91.3
28229 - PIAZZA PPTO C | M - 270 | Autocompactante 1 / 2” | Concreto | Muros Torre 1 Eje 6 al 4 Entre A – C Apt 205 | 2026-09-25 | 2026-10-02 | 2026-10-02 | 7 | 41.4 | 37.2 | 89.9
28229 - PIAZZA PPTO C | M - 270 | Autocompactante 1 / 2” | Concreto | Muros Torre 1 Eje 6 al 4 Entre A – C Apt 205 | 2026-09-25 | 2026-09-29 | 2026-10-01 | 4 | 41.4 | 32.8 | 79.2
28229 - PIAZZA PPTO C | M - 270 | Autocompactante 1 / 2” | Concreto | Muros Torre 1 Eje 6 al 4 Entre A – C Apt 205 | 2026-09-25 | 2026-09-29 | 2026-10-01 | 4 | 41.4 | 31.9 | 77.1
28229 - PIAZZA PPTO C | M - 272 | Outinord IND 1 / 2” | Concreto | Cimentación Torre 2 Eje 13 al 7 Entre A – E | 2026-09-26 | 2026-10-24 | 2026-10-26 | 28 | 34.5 | 45.6 | 132.2
28229 - PIAZZA PPTO C | M - 272 | Outinord IND 1 / 2” | Concreto | Cimentación Torre 2 Eje 13 al 7 Entre A – E | 2026-09-26 | 2026-10-24 | 2026-10-26 | 28 | 34.5 | 45.1 | 130.7
28229 - PIAZZA PPTO C | M - 272 | Outinord IND 1 / 2” | Concreto | Cimentación Torre 2 Eje 13 al 7 Entre A – E | 2026-09-26 | 2026-10-24 | 2026-10-26 | 28 | 34.5 | 45.3 | 131.3
28229 - PIAZZA PPTO C | M - 272 | Outinord IND 1 / 2” | Concreto | Cimentación Torre 2 Eje 13 al 7 Entre A – E | 2026-09-26 | 2026-10-10 | 2026-10-13 | 14 | 34.5 | 38.3 | 111
28229 - PIAZZA PPTO C | M - 272 | Outinord IND 1 / 2” | Concreto | Cimentación Torre 2 Eje 13 al 7 Entre A – E | 2026-09-26 | 2026-10-10 | 2026-10-13 | 14 | 34.5 | 37.2 | 107.8
28229 - PIAZZA PPTO C | M - 272 | Outinord IND 1 / 2” | Concreto | Cimentación Torre 2 Eje 13 al 7 Entre A – E | 2026-09-26 | 2026-10-03 | 2026-10-26 | 7 | 34.5 | 33 | 95.7
28229 - PIAZZA PPTO C | M - 272 | Outinord IND 1 / 2” | Concreto | Cimentación Torre 2 Eje 13 al 7 Entre A – E | 2026-09-26 | 2026-10-03 | 2026-10-26 | 7 | 34.5 | 32.1 | 93
28229 - PIAZZA PPTO C | M - 272 | Outinord IND 1 / 2” | Concreto | Cimentación Torre 2 Eje 13 al 7 Entre A – E | 2026-09-26 | 2026-09-30 | 2026-10-01 | 3 | 34.5 | 28.7 | 83.2
28229 - PIAZZA PPTO C | M - 272 | Outinord IND 1 / 2” | Concreto | Cimentación Torre 2 Eje 13 al 7 Entre A – E | 2026-09-26 | 2026-09-30 | 2026-10-01 | 3 | 34.5 | 27.8 | 80.6
28229 - PIAZZA PPTO C | M - 273 | Outinord IND 1/2" | Concreto | Cimentación torre 2 eje 13 al 7 entre A - E | 2026-09-26 | 2026-10-24 | 2026-10-26 | 28 | 34.5 | 64.3 | 186.4
28229 - PIAZZA PPTO C | M - 273 | Outinord IND 1/2" | Concreto | Cimentación torre 2 eje 13 al 7 entre A - E | 2026-09-26 | 2026-10-24 | 2026-10-26 | 28 | 34.5 | 64.8 | 187.8
28229 - PIAZZA PPTO C | M - 273 | Outinord IND 1/2" | Concreto | Cimentación torre 2 eje 13 al 7 entre A - E | 2026-09-26 | 2026-10-24 | 2026-10-26 | 28 | 34.5 | 62.9 | 182.3
28229 - PIAZZA PPTO C | M - 273 | Outinord IND 1/2" | Concreto | Cimentación torre 2 eje 13 al 7 entre A - E | 2026-09-26 | 2026-10-10 | 2026-10-13 | 14 | 34.5 | 53.2 | 154.2
28229 - PIAZZA PPTO C | M - 273 | Outinord IND 1/2" | Concreto | Cimentación torre 2 eje 13 al 7 entre A - E | 2026-09-26 | 2026-10-10 | 2026-10-13 | 14 | 34.5 | 53.7 | 155.7
28229 - PIAZZA PPTO C | M - 273 | Outinord IND 1/2" | Concreto | Cimentación torre 2 eje 13 al 7 entre A - E | 2026-09-26 | 2026-10-03 | 2026-10-26 | 7 | 34.5 | 43.8 | 127
28229 - PIAZZA PPTO C | M - 273 | Outinord IND 1/2" | Concreto | Cimentación torre 2 eje 13 al 7 entre A - E | 2026-09-26 | 2026-10-03 | 2026-10-26 | 7 | 34.5 | 45.3 | 131.3
28229 - PIAZZA PPTO C | M - 273 | Outinord IND 1/2" | Concreto | Cimentación torre 2 eje 13 al 7 entre A - E | 2026-09-26 | 2026-09-29 | 2026-10-01 | 3 | 34.5 | 28 | 81.2
28229 - PIAZZA PPTO C | M - 273 | Outinord IND 1/2" | Concreto | Cimentación torre 2 eje 13 al 7 entre A - E | 2026-09-26 | 2026-09-29 | 2026-10-01 | 3 | 34.5 | 28.3 | 82
28229 - PIAZZA PPTO C | M - 275 | Autocompactante 1/2" | Concreto | Muros torre 1 eje 6 al 4 entre D - H apt. 202 | 2026-09-26 | 2026-10-24 | 2026-10-26 | 28 | 41.4 | 66.2 | 159.9
28229 - PIAZZA PPTO C | M - 275 | Autocompactante 1/2" | Concreto | Muros torre 1 eje 6 al 4 entre D - H apt. 202 | 2026-09-26 | 2026-10-24 | 2026-10-26 | 28 | 41.4 | 63.7 | 153.9
28229 - PIAZZA PPTO C | M - 275 | Autocompactante 1/2" | Concreto | Muros torre 1 eje 6 al 4 entre D - H apt. 202 | 2026-09-26 | 2026-10-24 | 2026-10-26 | 28 | 41.4 | 64.8 | 156.5
28229 - PIAZZA PPTO C | M - 275 | Autocompactante 1/2" | Concreto | Muros torre 1 eje 6 al 4 entre D - H apt. 202 | 2026-09-26 | 2026-10-10 | 2026-10-13 | 14 | 41.4 | 53.2 | 128.5
28229 - PIAZZA PPTO C | M - 275 | Autocompactante 1/2" | Concreto | Muros torre 1 eje 6 al 4 entre D - H apt. 202 | 2026-09-26 | 2026-10-10 | 2026-10-13 | 14 | 41.4 | 53.7 | 129.7
28229 - PIAZZA PPTO C | M - 275 | Autocompactante 1/2" | Concreto | Muros torre 1 eje 6 al 4 entre D - H apt. 202 | 2026-09-26 | 2026-10-03 | 2026-10-26 | 7 | 41.4 | 45.6 | 110.1
28229 - PIAZZA PPTO C | M - 275 | Autocompactante 1/2" | Concreto | Muros torre 1 eje 6 al 4 entre D - H apt. 202 | 2026-09-26 | 2026-10-03 | 2026-10-26 | 7 | 41.4 | 44.5 | 107.5
28229 - PIAZZA PPTO C | M - 275 | Autocompactante 1/2" | Concreto | Muros torre 1 eje 6 al 4 entre D - H apt. 202 | 2026-09-26 | 2026-09-29 | 2026-10-01 | 3 | 41.4 | 38.7 | 93.5
28229 - PIAZZA PPTO C | M - 275 | Autocompactante 1/2" | Concreto | Muros torre 1 eje 6 al 4 entre D - H apt. 202 | 2026-09-26 | 2026-09-29 | 2026-10-01 | 3 | 41.4 | 38.4 | 92.8
28229 - PIAZZA PPTO C | M - 281 | Outinord IND 1/2" | Concreto | Vigas de cimentación Torre 2 eje 7 al 1 entre A - D y placa contrapiso eje 13 al 9 entre E - H Apto 103 | 2026-10-01 | 2026-10-15 | 2026-10-15 | 14 | 34.5 | 36.3 | 105.2
28229 - PIAZZA PPTO C | M - 281 | Outinord IND 1/2" | Concreto | Vigas de cimentación Torre 2 eje 7 al 1 entre A - D y placa contrapiso eje 13 al 9 entre E - H Apto 103 | 2026-10-01 | 2026-10-15 | 2026-10-15 | 14 | 34.5 | 35.7 | 103.5
28229 - PIAZZA PPTO C | M - 281 | Outinord IND 1/2" | Concreto | Vigas de cimentación Torre 2 eje 7 al 1 entre A - D y placa contrapiso eje 13 al 9 entre E - H Apto 103 | 2026-10-01 | 2026-10-08 | 2026-10-08 | 7 | 34.5 | 31 | 89.9
28229 - PIAZZA PPTO C | M - 281 | Outinord IND 1/2" | Concreto | Vigas de cimentación Torre 2 eje 7 al 1 entre A - D y placa contrapiso eje 13 al 9 entre E - H Apto 103 | 2026-10-01 | 2026-10-08 | 2026-10-08 | 7 | 34.5 | 30.1 | 87.2
28229 - PIAZZA PPTO C | M - 281 | Outinord IND 1/2" | Concreto | Vigas de cimentación Torre 2 eje 7 al 1 entre A - D y placa contrapiso eje 13 al 9 entre E - H Apto 103 | 2026-10-01 | 2026-10-06 | 2026-10-08 | 5 | 34.5 | 23.3 | 67.5
28229 - PIAZZA PPTO C | M - 281 | Outinord IND 1/2" | Concreto | Vigas de cimentación Torre 2 eje 7 al 1 entre A - D y placa contrapiso eje 13 al 9 entre E - H Apto 103 | 2026-10-01 | 2026-10-06 | 2026-10-08 | 5 | 34.5 | 22.8 | 66.1
28229 - PIAZZA PPTO C | M - 282 | Outinord IND 1/2" | Concreto | Vigas de cimentación Torre 2 eje 7 al 1 entre A - D y placa contrapiso eje 13 al 9 entre E - H Apto 103 | 2026-10-01 | 2026-10-15 | 2026-10-15 | 14 | 34.5 | 54.4 | 157.7
28229 - PIAZZA PPTO C | M - 282 | Outinord IND 1/2" | Concreto | Vigas de cimentación Torre 2 eje 7 al 1 entre A - D y placa contrapiso eje 13 al 9 entre E - H Apto 103 | 2026-10-01 | 2026-10-15 | 2026-10-15 | 14 | 34.5 | 55.5 | 160.9
28229 - PIAZZA PPTO C | M - 282 | Outinord IND 1/2" | Concreto | Vigas de cimentación Torre 2 eje 7 al 1 entre A - D y placa contrapiso eje 13 al 9 entre E - H Apto 103 | 2026-10-01 | 2026-10-08 | 2026-10-08 | 7 | 34.5 | 46.9 | 135.9
28229 - PIAZZA PPTO C | M - 282 | Outinord IND 1/2" | Concreto | Vigas de cimentación Torre 2 eje 7 al 1 entre A - D y placa contrapiso eje 13 al 9 entre E - H Apto 103 | 2026-10-01 | 2026-10-08 | 2026-10-08 | 7 | 34.5 | 45.7 | 132.5
28229 - PIAZZA PPTO C | M - 282 | Outinord IND 1/2" | Concreto | Vigas de cimentación Torre 2 eje 7 al 1 entre A - D y placa contrapiso eje 13 al 9 entre E - H Apto 103 | 2026-10-01 | 2026-10-06 | 2026-10-08 | 5 | 34.5 | 41.5 | 120.3
28229 - PIAZZA PPTO C | M - 282 | Outinord IND 1/2" | Concreto | Vigas de cimentación Torre 2 eje 7 al 1 entre A - D y placa contrapiso eje 13 al 9 entre E - H Apto 103 | 2026-10-01 | 2026-10-06 | 2026-10-08 | 5 | 34.5 | 40.8 | 118.3
28229 - PIAZZA PPTO C | M - 284 | Autonivelante 1/2" | Concreto | Muros Torre 1 eje 13 al 10 entre A - E Apto 304 | 2026-10-01 | 2026-10-15 | 2026-10-15 | 14 | 41.4 | 64 | 154.6
28229 - PIAZZA PPTO C | M - 284 | Autonivelante 1/2" | Concreto | Muros Torre 1 eje 13 al 10 entre A - E Apto 304 | 2026-10-01 | 2026-10-15 | 2026-10-15 | 14 | 41.4 | 62.5 | 151
28229 - PIAZZA PPTO C | M - 284 | Autonivelante 1/2" | Concreto | Muros Torre 1 eje 13 al 10 entre A - E Apto 304 | 2026-10-01 | 2026-10-08 | 2026-10-08 | 7 | 41.4 | 53.6 | 129.5
28229 - PIAZZA PPTO C | M - 284 | Autonivelante 1/2" | Concreto | Muros Torre 1 eje 13 al 10 entre A - E Apto 304 | 2026-10-01 | 2026-10-08 | 2026-10-08 | 7 | 41.4 | 52.4 | 126.6
28229 - PIAZZA PPTO C | M - 284 | Autonivelante 1/2" | Concreto | Muros Torre 1 eje 13 al 10 entre A - E Apto 304 | 2026-10-01 | 2026-10-06 | 2026-10-08 | 5 | 41.4 | 42.6 | 102.9
28229 - PIAZZA PPTO C | M - 284 | Autonivelante 1/2" | Concreto | Muros Torre 1 eje 13 al 10 entre A - E Apto 304 | 2026-10-01 | 2026-10-06 | 2026-10-08 | 5 | 41.4 | 41.9 | 101.2
28229 - PIAZZA PPTO C | M - 285 | Autocompactante 1/2" | Concreto | Muros Torre 1 eje 13 al 10 entre E - H Apto 303 | 2026-10-02 | 2026-10-16 | 2026-10-19 | 14 | 41.4 | 69.3 | 167.4
28229 - PIAZZA PPTO C | M - 285 | Autocompactante 1/2" | Concreto | Muros Torre 1 eje 13 al 10 entre E - H Apto 303 | 2026-10-02 | 2026-10-16 | 2026-10-19 | 14 | 41.4 | 70.3 | 169.8
28229 - PIAZZA PPTO C | M - 285 | Autocompactante 1/2" | Concreto | Muros Torre 1 eje 13 al 10 entre E - H Apto 303 | 2026-10-02 | 2026-10-09 | 2026-10-13 | 7 | 41.4 | 61 | 147.3
28229 - PIAZZA PPTO C | M - 285 | Autocompactante 1/2" | Concreto | Muros Torre 1 eje 13 al 10 entre E - H Apto 303 | 2026-10-02 | 2026-10-09 | 2026-10-13 | 7 | 41.4 | 59.6 | 144
28229 - PIAZZA PPTO C | M - 285 | Autocompactante 1/2" | Concreto | Muros Torre 1 eje 13 al 10 entre E - H Apto 303 | 2026-10-02 | 2026-10-06 | 2026-10-08 | 4 | 41.4 | 49.8 | 120.3
28229 - PIAZZA PPTO C | M - 285 | Autocompactante 1/2" | Concreto | Muros Torre 1 eje 13 al 10 entre E - H Apto 303 | 2026-10-02 | 2026-10-06 | 2026-10-08 | 4 | 41.4 | 50.2 | 121.3
28229 - PIAZZA PPTO C | M - 294 | Autocompactante 1/2" | Concreto | Muros Torre 1 eje 3 al 5 entre G - D Apto 302 | 2026-10-06 | 2026-10-20 | 2026-10-21 | 14 | 41.4 | 46.5 | 112.3
28229 - PIAZZA PPTO C | M - 294 | Autocompactante 1/2" | Concreto | Muros Torre 1 eje 3 al 5 entre G - D Apto 302 | 2026-10-06 | 2026-10-20 | 2026-10-21 | 14 | 41.4 | 46.3 | 111.8
28229 - PIAZZA PPTO C | M - 294 | Autocompactante 1/2" | Concreto | Muros Torre 1 eje 3 al 5 entre G - D Apto 302 | 2026-10-06 | 2026-10-13 | 2026-10-15 | 7 | 41.4 | 38.9 | 94
28229 - PIAZZA PPTO C | M - 294 | Autocompactante 1/2" | Concreto | Muros Torre 1 eje 3 al 5 entre G - D Apto 302 | 2026-10-06 | 2026-10-13 | 2026-10-15 | 7 | 41.4 | 38.5 | 93
28229 - PIAZZA PPTO C | M - 294 | Autocompactante 1/2" | Concreto | Muros Torre 1 eje 3 al 5 entre G - D Apto 302 | 2026-10-06 | 2026-10-09 | 2026-10-13 | 3 | 41.4 | 23.7 | 57.2
28229 - PIAZZA PPTO C | M - 294 | Autocompactante 1/2" | Concreto | Muros Torre 1 eje 3 al 5 entre G - D Apto 302 | 2026-10-06 | 2026-10-09 | 2026-10-13 | 3 | 41.4 | 24 | 58
28229 - PIAZZA PPTO C | M - 30 | Tremie 1" | Concreto | Plazoleta Pantalla Tramo M – 02 y Barrote B – 59 | 2026-04-10 | 2026-05-08 | 2026-05-08 | 28 | 27.6 | 44.9 | 162.7
28229 - PIAZZA PPTO C | M - 30 | Tremie 1" | Concreto | Plazoleta Pantalla Tramo M – 02 y Barrote B – 59 | 2026-04-10 | 2026-05-08 | 2026-05-08 | 28 | 27.6 | 45.5 | 164.9
28229 - PIAZZA PPTO C | M - 30 | Tremie 1" | Concreto | Plazoleta Pantalla Tramo M – 02 y Barrote B – 59 | 2026-04-10 | 2026-05-08 | 2026-05-08 | 28 | 27.6 | 45.1 | 163.4
28229 - PIAZZA PPTO C | M - 30 | Tremie 1" | Concreto | Plazoleta Pantalla Tramo M – 02 y Barrote B – 59 | 2026-04-10 | 2026-04-24 | 2026-04-24 | 14 | 27.6 | 38 | 137.7
28229 - PIAZZA PPTO C | M - 30 | Tremie 1" | Concreto | Plazoleta Pantalla Tramo M – 02 y Barrote B – 59 | 2026-04-10 | 2026-04-24 | 2026-04-24 | 14 | 27.6 | 37.1 | 134.4
28229 - PIAZZA PPTO C | M - 30 | Tremie 1" | Concreto | Plazoleta Pantalla Tramo M – 02 y Barrote B – 59 | 2026-04-10 | 2026-04-17 | 2026-04-17 | 7 | 27.6 | 31.7 | 114.9
28229 - PIAZZA PPTO C | M - 30 | Tremie 1" | Concreto | Plazoleta Pantalla Tramo M – 02 y Barrote B – 59 | 2026-04-10 | 2026-04-17 | 2026-04-17 | 7 | 27.6 | 31.4 | 113.8
28229 - PIAZZA PPTO C | M - 30 | Tremie 1" | Concreto | Plazoleta Pantalla Tramo M – 02 y Barrote B – 59 | 2026-04-10 | 2026-04-14 | 2026-04-16 | 4 | 27.6 | 26.3 | 95.3
28229 - PIAZZA PPTO C | M - 30 | Tremie 1" | Concreto | Plazoleta Pantalla Tramo M – 02 y Barrote B – 59 | 2026-04-10 | 2026-04-14 | 2026-04-16 | 4 | 27.6 | 26.5 | 96
28229 - PIAZZA PPTO C | M - 300 | Autocompactante 1/2" | Concreto | Muros torres 1 eje 1 al 4 entre D - G Apt. 301 y eje 4 al 8 entre A - C Apt. 305 | 2026-10-07 | 2026-10-21 | 2026-10-22 | 14 | 41.4 | 35.6 | 86
28229 - PIAZZA PPTO C | M - 300 | Autocompactante 1/2" | Concreto | Muros torres 1 eje 1 al 4 entre D - G Apt. 301 y eje 4 al 8 entre A - C Apt. 305 | 2026-10-07 | 2026-10-21 | 2026-10-22 | 14 | 41.4 | 34.3 | 82.9
28229 - PIAZZA PPTO C | M - 300 | Autocompactante 1/2" | Concreto | Muros torres 1 eje 1 al 4 entre D - G Apt. 301 y eje 4 al 8 entre A - C Apt. 305 | 2026-10-07 | 2026-10-14 | 2026-10-15 | 7 | 41.4 | 26.8 | 64.7
28229 - PIAZZA PPTO C | M - 300 | Autocompactante 1/2" | Concreto | Muros torres 1 eje 1 al 4 entre D - G Apt. 301 y eje 4 al 8 entre A - C Apt. 305 | 2026-10-07 | 2026-10-14 | 2026-10-15 | 7 | 41.4 | 25.9 | 62.6
28229 - PIAZZA PPTO C | M - 300 | Autocompactante 1/2" | Concreto | Muros torres 1 eje 1 al 4 entre D - G Apt. 301 y eje 4 al 8 entre A - C Apt. 305 | 2026-10-07 | 2026-10-13 | 2026-10-15 | 6 | 41.4 | 23.4 | 56.5
28229 - PIAZZA PPTO C | M - 300 | Autocompactante 1/2" | Concreto | Muros torres 1 eje 1 al 4 entre D - G Apt. 301 y eje 4 al 8 entre A - C Apt. 305 | 2026-10-07 | 2026-10-13 | 2026-10-15 | 6 | 41.4 | 23 | 55.6
28229 - PIAZZA PPTO C | M - 302 | Autocompactante 1/2" | Concreto | Muros torre 1 eje 1 al 4 entre A - C Apt. 306 | 2026-10-08 | 2026-10-22 | 2026-10-22 | 14 | 41.4 | 49.6 | 119.8
28229 - PIAZZA PPTO C | M - 302 | Autocompactante 1/2" | Concreto | Muros torre 1 eje 1 al 4 entre A - C Apt. 306 | 2026-10-08 | 2026-10-22 | 2026-10-22 | 14 | 41.4 | 50.8 | 122.7
28229 - PIAZZA PPTO C | M - 302 | Autocompactante 1/2" | Concreto | Muros torre 1 eje 1 al 4 entre A - C Apt. 306 | 2026-10-08 | 2026-10-15 | 2026-10-15 | 7 | 41.4 | 41.9 | 101.2
28229 - PIAZZA PPTO C | M - 302 | Autocompactante 1/2" | Concreto | Muros torre 1 eje 1 al 4 entre A - C Apt. 306 | 2026-10-08 | 2026-10-15 | 2026-10-15 | 7 | 41.4 | 41.4 | 100
28229 - PIAZZA PPTO C | M - 302 | Autocompactante 1/2" | Concreto | Muros torre 1 eje 1 al 4 entre A - C Apt. 306 | 2026-10-08 | 2026-10-13 | 2026-10-15 | 5 | 41.4 | 38.3 | 92.5
28229 - PIAZZA PPTO C | M - 302 | Autocompactante 1/2" | Concreto | Muros torre 1 eje 1 al 4 entre A - C Apt. 306 | 2026-10-08 | 2026-10-13 | 2026-10-15 | 5 | 41.4 | 37.7 | 91.1
28229 - PIAZZA PPTO C | M - 41 | Tremie 1 " | Concreto | Plazoleta pantalla tramo M - 01 y barrote B - 60 | 2026-04-14 | 2026-05-12 | 2026-05-12 | 28 | 27.6 | 30.2 | 109.4
28229 - PIAZZA PPTO C | M - 41 | Tremie 1 " | Concreto | Plazoleta pantalla tramo M - 01 y barrote B - 60 | 2026-04-14 | 2026-05-12 | 2026-05-12 | 28 | 27.6 | 30 | 108.7
28229 - PIAZZA PPTO C | M - 41 | Tremie 1 " | Concreto | Plazoleta pantalla tramo M - 01 y barrote B - 60 | 2026-04-14 | 2026-05-12 | 2026-05-12 | 28 | 27.6 | 29.7 | 107.6
28229 - PIAZZA PPTO C | M - 41 | Tremie 1 " | Concreto | Plazoleta pantalla tramo M - 01 y barrote B - 60 | 2026-04-14 | 2026-04-28 | 2026-04-28 | 14 | 27.6 | 24.1 | 87.3
28229 - PIAZZA PPTO C | M - 41 | Tremie 1 " | Concreto | Plazoleta pantalla tramo M - 01 y barrote B - 60 | 2026-04-14 | 2026-04-28 | 2026-04-28 | 14 | 27.6 | 23.9 | 86.6
28229 - PIAZZA PPTO C | M - 41 | Tremie 1 " | Concreto | Plazoleta pantalla tramo M - 01 y barrote B - 60 | 2026-04-14 | 2026-04-21 | 2026-04-21 | 7 | 27.6 | 20.7 | 75
28229 - PIAZZA PPTO C | M - 41 | Tremie 1 " | Concreto | Plazoleta pantalla tramo M - 01 y barrote B - 60 | 2026-04-14 | 2026-04-21 | 2026-04-21 | 7 | 27.6 | 20.5 | 74.3
28229 - PIAZZA PPTO C | M - 41 | Tremie 1 " | Concreto | Plazoleta pantalla tramo M - 01 y barrote B - 60 | 2026-04-14 | 2026-04-17 | 2026-04-21 | 3 | 27.6 | 14.7 | 53.3
28229 - PIAZZA PPTO C | M - 41 | Tremie 1 " | Concreto | Plazoleta pantalla tramo M - 01 y barrote B - 60 | 2026-04-14 | 2026-04-17 | 2026-04-21 | 3 | 27.6 | 14.4 | 52.2
28229 - PIAZZA PPTO C | M - 50 | Tremie 1" | Concreto | Plazoleta pantalla tramo # 06 | 2026-04-17 | 2026-05-15 | 2026-05-15 | 28 | 27.6 | 26.9 | 97.5
28229 - PIAZZA PPTO C | M - 50 | Tremie 1" | Concreto | Plazoleta pantalla tramo # 06 | 2026-04-17 | 2026-05-15 | 2026-05-15 | 28 | 27.6 | 26.1 | 94.6
28229 - PIAZZA PPTO C | M - 50 | Tremie 1" | Concreto | Plazoleta pantalla tramo # 06 | 2026-04-17 | 2026-05-15 | 2026-05-15 | 28 | 27.6 | 26.5 | 96
28229 - PIAZZA PPTO C | M - 50 | Tremie 1" | Concreto | Plazoleta pantalla tramo # 06 | 2026-04-17 | 2026-05-01 | 2026-05-05 | 14 | 27.6 | 22.7 | 82.2
28229 - PIAZZA PPTO C | M - 50 | Tremie 1" | Concreto | Plazoleta pantalla tramo # 06 | 2026-04-17 | 2026-05-01 | 2026-05-05 | 14 | 27.6 | 22.9 | 83
28229 - PIAZZA PPTO C | M - 50 | Tremie 1" | Concreto | Plazoleta pantalla tramo # 06 | 2026-04-17 | 2026-04-24 | 2026-04-24 | 7 | 27.6 | 20.1 | 72.8
28229 - PIAZZA PPTO C | M - 50 | Tremie 1" | Concreto | Plazoleta pantalla tramo # 06 | 2026-04-17 | 2026-04-24 | 2026-04-24 | 7 | 27.6 | 19.8 | 71.7
28229 - PIAZZA PPTO C | M - 50 | Tremie 1" | Concreto | Plazoleta pantalla tramo # 06 | 2026-04-17 | 2026-04-21 | 2026-04-23 | 4 | 27.6 | 14.4 | 52.2
28229 - PIAZZA PPTO C | M - 50 | Tremie 1" | Concreto | Plazoleta pantalla tramo # 06 | 2026-04-17 | 2026-04-21 | 2026-04-23 | 4 | 27.6 | 14.3 | 51.8
28229 - PIAZZA PPTO C | M - 55 | Tremie 1" | Concreto | Plazoleta pantalla tramo # 25 | 2026-04-21 | 2026-05-19 | 2026-05-20 | 28 | 27.6 | 24 | 87
28229 - PIAZZA PPTO C | M - 55 | Tremie 1" | Concreto | Plazoleta pantalla tramo # 25 | 2026-04-21 | 2026-05-19 | 2026-05-20 | 28 | 27.6 | 23.6 | 85.5
28229 - PIAZZA PPTO C | M - 55 | Tremie 1" | Concreto | Plazoleta pantalla tramo # 25 | 2026-04-21 | 2026-05-19 | 2026-05-20 | 28 | 27.6 | 22.9 | 83
28229 - PIAZZA PPTO C | M - 55 | Tremie 1" | Concreto | Plazoleta pantalla tramo # 25 | 2026-04-21 | 2026-05-05 | 2026-05-06 | 14 | 27.6 | 19.5 | 70.7
28229 - PIAZZA PPTO C | M - 55 | Tremie 1" | Concreto | Plazoleta pantalla tramo # 25 | 2026-04-21 | 2026-05-05 | 2026-05-06 | 14 | 27.6 | 18.5 | 67
28229 - PIAZZA PPTO C | M - 55 | Tremie 1" | Concreto | Plazoleta pantalla tramo # 25 | 2026-04-21 | 2026-04-28 | 2026-04-28 | 7 | 27.6 | 15.4 | 55.8
28229 - PIAZZA PPTO C | M - 55 | Tremie 1" | Concreto | Plazoleta pantalla tramo # 25 | 2026-04-21 | 2026-04-28 | 2026-04-28 | 7 | 27.6 | 14.8 | 53.6
28229 - PIAZZA PPTO C | M - 55 | Tremie 1" | Concreto | Plazoleta pantalla tramo # 25 | 2026-04-21 | 2026-04-24 | 2026-04-28 | 3 | 27.6 | 9.5 | 34.4
28229 - PIAZZA PPTO C | M - 55 | Tremie 1" | Concreto | Plazoleta pantalla tramo # 25 | 2026-04-21 | 2026-04-24 | 2026-04-28 | 3 | 27.6 | 8.8 | 31.9
28229 - PIAZZA PPTO C | M - 62 | Tremie 1" | Concreto | Plazoleta pantalla tramo H - 24 y pantalla tramo M - 21 | 2026-04-22 | 2026-05-20 | 2026-05-20 | 28 | 27.6 | 36.3 | 131.5
28229 - PIAZZA PPTO C | M - 62 | Tremie 1" | Concreto | Plazoleta pantalla tramo H - 24 y pantalla tramo M - 21 | 2026-04-22 | 2026-05-20 | 2026-05-20 | 28 | 27.6 | 35.8 | 129.7
28229 - PIAZZA PPTO C | M - 62 | Tremie 1" | Concreto | Plazoleta pantalla tramo H - 24 y pantalla tramo M - 21 | 2026-04-22 | 2026-05-20 | 2026-05-20 | 28 | 27.6 | 37.1 | 134.4
28229 - PIAZZA PPTO C | M - 62 | Tremie 1" | Concreto | Plazoleta pantalla tramo H - 24 y pantalla tramo M - 21 | 2026-04-22 | 2026-05-06 | 2026-05-06 | 14 | 27.6 | 30.6 | 110.9
28229 - PIAZZA PPTO C | M - 62 | Tremie 1" | Concreto | Plazoleta pantalla tramo H - 24 y pantalla tramo M - 21 | 2026-04-22 | 2026-05-06 | 2026-05-06 | 14 | 27.6 | 30 | 108.7
28229 - PIAZZA PPTO C | M - 62 | Tremie 1" | Concreto | Plazoleta pantalla tramo H - 24 y pantalla tramo M - 21 | 2026-04-22 | 2026-04-29 | 2026-04-29 | 7 | 27.6 | 23.8 | 86.2
28229 - PIAZZA PPTO C | M - 62 | Tremie 1" | Concreto | Plazoleta pantalla tramo H - 24 y pantalla tramo M - 21 | 2026-04-22 | 2026-04-29 | 2026-04-29 | 7 | 27.6 | 24.1 | 87.3
28229 - PIAZZA PPTO C | M - 62 | Tremie 1" | Concreto | Plazoleta pantalla tramo H - 24 y pantalla tramo M - 21 | 2026-04-22 | 2026-04-25 | 2026-04-28 | 3 | 27.6 | 19.8 | 71.7
28229 - PIAZZA PPTO C | M - 62 | Tremie 1" | Concreto | Plazoleta pantalla tramo H - 24 y pantalla tramo M - 21 | 2026-04-22 | 2026-04-25 | 2026-04-28 | 3 | 27.6 | 19.5 | 70.7
28229 - PIAZZA PPTO C | M - 65 | Tremie 1" | Concreto | Plazoleta pantalla tramo M - 20 y barrete B - 61 | 2026-04-23 | 2026-05-21 | 2026-05-22 | 28 | 27.6 | 30.8 | 111.6
28229 - PIAZZA PPTO C | M - 65 | Tremie 1" | Concreto | Plazoleta pantalla tramo M - 20 y barrete B - 61 | 2026-04-23 | 2026-05-21 | 2026-05-22 | 28 | 27.6 | 31 | 112.3
28229 - PIAZZA PPTO C | M - 65 | Tremie 1" | Concreto | Plazoleta pantalla tramo M - 20 y barrete B - 61 | 2026-04-23 | 2026-05-21 | 2026-05-22 | 28 | 27.6 | 30.3 | 109.8
28229 - PIAZZA PPTO C | M - 65 | Tremie 1" | Concreto | Plazoleta pantalla tramo M - 20 y barrete B - 61 | 2026-04-23 | 2026-05-07 | 2026-05-08 | 14 | 27.6 | 26.4 | 95.7
28229 - PIAZZA PPTO C | M - 65 | Tremie 1" | Concreto | Plazoleta pantalla tramo M - 20 y barrete B - 61 | 2026-04-23 | 2026-05-07 | 2026-05-08 | 14 | 27.6 | 25.7 | 93.1
28229 - PIAZZA PPTO C | M - 65 | Tremie 1" | Concreto | Plazoleta pantalla tramo M - 20 y barrete B - 61 | 2026-04-23 | 2026-04-30 | 2026-04-30 | 7 | 27.6 | 22.4 | 81.2
28229 - PIAZZA PPTO C | M - 65 | Tremie 1" | Concreto | Plazoleta pantalla tramo M - 20 y barrete B - 61 | 2026-04-23 | 2026-04-30 | 2026-04-30 | 7 | 27.6 | 21.8 | 79
28229 - PIAZZA PPTO C | M - 65 | Tremie 1" | Concreto | Plazoleta pantalla tramo M - 20 y barrete B - 61 | 2026-04-23 | 2026-04-26 | 2026-04-28 | 3 | 27.6 | 19.2 | 69.6
28229 - PIAZZA PPTO C | M - 65 | Tremie 1" | Concreto | Plazoleta pantalla tramo M - 20 y barrete B - 61 | 2026-04-23 | 2026-04-26 | 2026-04-28 | 3 | 27.6 | 18.5 | 67
28229 - PIAZZA PPTO C | M - 86 | TREMIE 1" | Concreto | Plazoleta Pantalla Tramo H 07 | 2026-05-04 | 2026-06-01 | 2026-06-01 | 28 | 27.6 | 34.4 | 124.6
28229 - PIAZZA PPTO C | M - 86 | TREMIE 1" | Concreto | Plazoleta Pantalla Tramo H 07 | 2026-05-04 | 2026-06-01 | 2026-06-01 | 28 | 27.6 | 34.2 | 123.9
28229 - PIAZZA PPTO C | M - 86 | TREMIE 1" | Concreto | Plazoleta Pantalla Tramo H 07 | 2026-05-04 | 2026-06-01 | 2026-06-01 | 28 | 27.6 | 33.8 | 122.5
28229 - PIAZZA PPTO C | M - 86 | TREMIE 1" | Concreto | Plazoleta Pantalla Tramo H 07 | 2026-05-04 | 2026-05-18 | 2026-05-20 | 14 | 27.6 | 27.3 | 98.9
28229 - PIAZZA PPTO C | M - 86 | TREMIE 1" | Concreto | Plazoleta Pantalla Tramo H 07 | 2026-05-04 | 2026-05-18 | 2026-05-20 | 14 | 27.6 | 26.9 | 97.5
28229 - PIAZZA PPTO C | M - 86 | TREMIE 1" | Concreto | Plazoleta Pantalla Tramo H 07 | 2026-05-04 | 2026-05-11 | 2026-05-12 | 7 | 27.6 | 22.1 | 80.1
28229 - PIAZZA PPTO C | M - 86 | TREMIE 1" | Concreto | Plazoleta Pantalla Tramo H 07 | 2026-05-04 | 2026-05-11 | 2026-05-12 | 7 | 27.6 | 21.9 | 79.3
28229 - PIAZZA PPTO C | M - 86 | TREMIE 1" | Concreto | Plazoleta Pantalla Tramo H 07 | 2026-05-04 | 2026-05-07 | 2026-05-12 | 3 | 27.6 | 14.7 | 53.3
28229 - PIAZZA PPTO C | M - 86 | TREMIE 1" | Concreto | Plazoleta Pantalla Tramo H 07 | 2026-05-04 | 2026-05-07 | 2026-05-12 | 3 | 27.6 | 14.3 | 51.8
28229 - PIAZZA PPTO C | M-113 | Tremie 1'' | Concreto | Plazoleta pantalla tramo NH-05 | 2026-05-12 | 2026-06-09 | 2026-06-10 | 28 | 27.6 | 38.4 | 139.1
28229 - PIAZZA PPTO C | M-113 | Tremie 1'' | Concreto | Plazoleta pantalla tramo NH-05 | 2026-05-12 | 2026-06-09 | 2026-06-10 | 28 | 27.6 | 37.5 | 135.9
28229 - PIAZZA PPTO C | M-113 | Tremie 1'' | Concreto | Plazoleta pantalla tramo NH-05 | 2026-05-12 | 2026-06-09 | 2026-06-10 | 28 | 27.6 | 37.7 | 136.6
28229 - PIAZZA PPTO C | M-113 | Tremie 1'' | Concreto | Plazoleta pantalla tramo NH-05 | 2026-05-12 | 2026-05-26 | 2026-05-26 | 14 | 27.6 | 26.7 | 96.7
28229 - PIAZZA PPTO C | M-113 | Tremie 1'' | Concreto | Plazoleta pantalla tramo NH-05 | 2026-05-12 | 2026-05-26 | 2026-05-26 | 14 | 27.6 | 25.7 | 93.1
28229 - PIAZZA PPTO C | M-113 | Tremie 1'' | Concreto | Plazoleta pantalla tramo NH-05 | 2026-05-12 | 2026-05-19 | 2026-05-20 | 7 | 27.6 | 20.2 | 73.2
28229 - PIAZZA PPTO C | M-113 | Tremie 1'' | Concreto | Plazoleta pantalla tramo NH-05 | 2026-05-12 | 2026-05-19 | 2026-05-20 | 7 | 27.6 | 19.4 | 70.3
28229 - PIAZZA PPTO C | M-113 | Tremie 1'' | Concreto | Plazoleta pantalla tramo NH-05 | 2026-05-12 | 2026-05-15 | 2026-05-20 | 3 | 27.6 | 12.6 | 45.7
28229 - PIAZZA PPTO C | M-113 | Tremie 1'' | Concreto | Plazoleta pantalla tramo NH-05 | 2026-05-12 | 2026-05-15 | 2026-05-20 | 3 | 27.6 | 12.2 | 44.2
28229 - PIAZZA PPTO C | M-135 | Tremie 1" | Concreto | Plazoleta pantalla tramo M06 y barrete BA-29 | 2026-05-22 | 2026-06-19 | 2026-06-22 | 28 | 27.6 | 33.5 | 121.4
28229 - PIAZZA PPTO C | M-135 | Tremie 1" | Concreto | Plazoleta pantalla tramo M06 y barrete BA-29 | 2026-05-22 | 2026-06-19 | 2026-06-22 | 28 | 27.6 | 32.9 | 119.2
28229 - PIAZZA PPTO C | M-135 | Tremie 1" | Concreto | Plazoleta pantalla tramo M06 y barrete BA-29 | 2026-05-22 | 2026-06-19 | 2026-06-22 | 28 | 27.6 | 33.6 | 121.7
28229 - PIAZZA PPTO C | M-135 | Tremie 1" | Concreto | Plazoleta pantalla tramo M06 y barrete BA-29 | 2026-05-22 | 2026-06-05 | 2026-06-10 | 14 | 27.6 | 27.5 | 99.6
28229 - PIAZZA PPTO C | M-135 | Tremie 1" | Concreto | Plazoleta pantalla tramo M06 y barrete BA-29 | 2026-05-22 | 2026-06-05 | 2026-06-10 | 14 | 27.6 | 27.8 | 100.7
28229 - PIAZZA PPTO C | M-135 | Tremie 1" | Concreto | Plazoleta pantalla tramo M06 y barrete BA-29 | 2026-05-22 | 2026-05-29 | 2026-06-01 | 7 | 27.6 | 24.4 | 88.4
28229 - PIAZZA PPTO C | M-135 | Tremie 1" | Concreto | Plazoleta pantalla tramo M06 y barrete BA-29 | 2026-05-22 | 2026-05-29 | 2026-06-01 | 7 | 27.6 | 24.6 | 89.1
28229 - PIAZZA PPTO C | M-135 | Tremie 1" | Concreto | Plazoleta pantalla tramo M06 y barrete BA-29 | 2026-05-22 | 2026-05-26 | 2026-05-28 | 4 | 27.6 | 21.3 | 77.2
28229 - PIAZZA PPTO C | M-135 | Tremie 1" | Concreto | Plazoleta pantalla tramo M06 y barrete BA-29 | 2026-05-22 | 2026-05-26 | 2026-05-28 | 4 | 27.6 | 20.7 | 75
28229 - PIAZZA PPTO C | M-136 | Tremie 1" | Concreto | Pantalla tramos M06 de plazoleta y el barrete BA-29 | 2026-05-22 | 2026-06-19 | 2026-06-22 | 28 | 27.6 | 35.3 | 127.9
28229 - PIAZZA PPTO C | M-136 | Tremie 1" | Concreto | Pantalla tramos M06 de plazoleta y el barrete BA-29 | 2026-05-22 | 2026-06-19 | 2026-06-22 | 28 | 27.6 | 35.7 | 129.3
28229 - PIAZZA PPTO C | M-136 | Tremie 1" | Concreto | Pantalla tramos M06 de plazoleta y el barrete BA-29 | 2026-05-22 | 2026-06-19 | 2026-06-22 | 28 | 27.6 | 34.6 | 125.4
28229 - PIAZZA PPTO C | M-136 | Tremie 1" | Concreto | Pantalla tramos M06 de plazoleta y el barrete BA-29 | 2026-05-22 | 2026-06-05 | 2026-06-10 | 14 | 27.6 | 29.7 | 107.6
28229 - PIAZZA PPTO C | M-136 | Tremie 1" | Concreto | Pantalla tramos M06 de plazoleta y el barrete BA-29 | 2026-05-22 | 2026-06-05 | 2026-06-10 | 14 | 27.6 | 28.8 | 104.3
28229 - PIAZZA PPTO C | M-136 | Tremie 1" | Concreto | Pantalla tramos M06 de plazoleta y el barrete BA-29 | 2026-05-22 | 2026-05-29 | 2026-06-01 | 7 | 27.6 | 24.4 | 88.4
28229 - PIAZZA PPTO C | M-136 | Tremie 1" | Concreto | Pantalla tramos M06 de plazoleta y el barrete BA-29 | 2026-05-22 | 2026-05-29 | 2026-06-01 | 7 | 27.6 | 23.7 | 85.9
28229 - PIAZZA PPTO C | M-136 | Tremie 1" | Concreto | Pantalla tramos M06 de plazoleta y el barrete BA-29 | 2026-05-22 | 2026-05-26 | 2026-05-28 | 4 | 27.6 | 19.5 | 70.7
28229 - PIAZZA PPTO C | M-136 | Tremie 1" | Concreto | Pantalla tramos M06 de plazoleta y el barrete BA-29 | 2026-05-22 | 2026-05-26 | 2026-05-28 | 4 | 27.6 | 18.5 | 67
28229 - PIAZZA PPTO C | M-151 | Tremie 1" | Concreto | Pantalla tramo H - 3 plazoleta | 2026-06-01 | 2026-06-29 | 2026-07-01 | 28 | 27.6 | 33 | 119.6
28229 - PIAZZA PPTO C | M-151 | Tremie 1" | Concreto | Pantalla tramo H - 3 plazoleta | 2026-06-01 | 2026-06-29 | 2026-07-01 | 28 | 27.6 | 34.3 | 124.3
28229 - PIAZZA PPTO C | M-151 | Tremie 1" | Concreto | Pantalla tramo H - 3 plazoleta | 2026-06-01 | 2026-06-29 | 2026-07-01 | 28 | 27.6 | 33.8 | 122.5
28229 - PIAZZA PPTO C | M-151 | Tremie 1" | Concreto | Pantalla tramo H - 3 plazoleta | 2026-06-01 | 2026-06-15 | 2026-06-18 | 14 | 27.6 | 28.4 | 102.9
28229 - PIAZZA PPTO C | M-151 | Tremie 1" | Concreto | Pantalla tramo H - 3 plazoleta | 2026-06-01 | 2026-06-15 | 2026-06-18 | 14 | 27.6 | 27.5 | 99.6
28229 - PIAZZA PPTO C | M-151 | Tremie 1" | Concreto | Pantalla tramo H - 3 plazoleta | 2026-06-01 | 2026-06-08 | 2026-06-10 | 7 | 27.6 | 24.8 | 89.9
28229 - PIAZZA PPTO C | M-151 | Tremie 1" | Concreto | Pantalla tramo H - 3 plazoleta | 2026-06-01 | 2026-06-08 | 2026-06-10 | 7 | 27.6 | 23.8 | 86.2
28229 - PIAZZA PPTO C | M-151 | Tremie 1" | Concreto | Pantalla tramo H - 3 plazoleta | 2026-06-01 | 2026-06-04 | 2026-06-10 | 3 | 27.6 | 21.2 | 76.8
28229 - PIAZZA PPTO C | M-151 | Tremie 1" | Concreto | Pantalla tramo H - 3 plazoleta | 2026-06-01 | 2026-06-04 | 2026-06-10 | 3 | 27.6 | 20.3 | 73.6
28229 - PIAZZA PPTO C | M-154 | Tremie 1" | Concreto | Plazoleta pantalla tramo H - 14 | 2026-06-02 | 2026-06-30 | 2026-07-01 | 28 | 27.6 | 47.3 | 171.4
28229 - PIAZZA PPTO C | M-154 | Tremie 1" | Concreto | Plazoleta pantalla tramo H - 14 | 2026-06-02 | 2026-06-30 | 2026-07-01 | 28 | 27.6 | 45.6 | 165.2
28229 - PIAZZA PPTO C | M-154 | Tremie 1" | Concreto | Plazoleta pantalla tramo H - 14 | 2026-06-02 | 2026-06-30 | 2026-07-01 | 28 | 27.6 | 46.1 | 167
28229 - PIAZZA PPTO C | M-154 | Tremie 1" | Concreto | Plazoleta pantalla tramo H - 14 | 2026-06-02 | 2026-06-16 | 2026-06-18 | 14 | 27.6 | 38.2 | 138.4
28229 - PIAZZA PPTO C | M-154 | Tremie 1" | Concreto | Plazoleta pantalla tramo H - 14 | 2026-06-02 | 2026-06-16 | 2026-06-18 | 14 | 27.6 | 39.1 | 141.7
28229 - PIAZZA PPTO C | M-154 | Tremie 1" | Concreto | Plazoleta pantalla tramo H - 14 | 2026-06-02 | 2026-06-09 | 2026-06-10 | 7 | 27.6 | 32.1 | 116.3
28229 - PIAZZA PPTO C | M-154 | Tremie 1" | Concreto | Plazoleta pantalla tramo H - 14 | 2026-06-02 | 2026-06-09 | 2026-06-10 | 7 | 27.6 | 32.4 | 117.4
28229 - PIAZZA PPTO C | M-154 | Tremie 1" | Concreto | Plazoleta pantalla tramo H - 14 | 2026-06-02 | 2026-06-05 | 2026-06-10 | 3 | 27.6 | 22.9 | 83
28229 - PIAZZA PPTO C | M-154 | Tremie 1" | Concreto | Plazoleta pantalla tramo H - 14 | 2026-06-02 | 2026-06-05 | 2026-06-10 | 3 | 27.6 | 22.4 | 81.2
28229 - PIAZZA PPTO C | M-158 | Tremie 1" | Concreto | Plazoleta barrete BA-27 | 2026-06-05 | 2026-07-03 | 2026-07-03 | 28 | 27.6 | 46 | 166.7
28229 - PIAZZA PPTO C | M-158 | Tremie 1" | Concreto | Plazoleta barrete BA-27 | 2026-06-05 | 2026-07-03 | 2026-07-03 | 28 | 27.6 | 46.4 | 168.1
28229 - PIAZZA PPTO C | M-158 | Tremie 1" | Concreto | Plazoleta barrete BA-27 | 2026-06-05 | 2026-07-03 | 2026-07-03 | 28 | 27.6 | 46.9 | 169.9
28229 - PIAZZA PPTO C | M-158 | Tremie 1" | Concreto | Plazoleta barrete BA-27 | 2026-06-05 | 2026-06-19 | 2026-06-22 | 14 | 27.6 | 38.7 | 140.2
28229 - PIAZZA PPTO C | M-158 | Tremie 1" | Concreto | Plazoleta barrete BA-27 | 2026-06-05 | 2026-06-19 | 2026-06-22 | 14 | 27.6 | 38.5 | 139.5
28229 - PIAZZA PPTO C | M-158 | Tremie 1" | Concreto | Plazoleta barrete BA-27 | 2026-06-05 | 2026-06-12 | 2026-06-12 | 7 | 27.6 | 31.9 | 115.6
28229 - PIAZZA PPTO C | M-158 | Tremie 1" | Concreto | Plazoleta barrete BA-27 | 2026-06-05 | 2026-06-12 | 2026-06-12 | 7 | 27.6 | 31.7 | 114.9
28229 - PIAZZA PPTO C | M-158 | Tremie 1" | Concreto | Plazoleta barrete BA-27 | 2026-06-05 | 2026-06-09 | 2026-06-12 | 4 | 27.6 | 28.8 | 104.3
28229 - PIAZZA PPTO C | M-158 | Tremie 1" | Concreto | Plazoleta barrete BA-27 | 2026-06-05 | 2026-06-09 | 2026-06-12 | 4 | 27.6 | 28.5 | 103.3
28229 - PIAZZA PPTO C | M-161 | Tremie 1" | Concreto | Plazoleta Pantalla Tramo M-07 y Barrete BA - 137 | 2026-06-09 | 2026-07-07 | 2026-07-07 | 28 | 27.6 | 35.5 | 128.6
28229 - PIAZZA PPTO C | M-161 | Tremie 1" | Concreto | Plazoleta Pantalla Tramo M-07 y Barrete BA - 137 | 2026-06-09 | 2026-07-07 | 2026-07-07 | 28 | 27.6 | 36.6 | 132.6
28229 - PIAZZA PPTO C | M-161 | Tremie 1" | Concreto | Plazoleta Pantalla Tramo M-07 y Barrete BA - 137 | 2026-06-09 | 2026-07-07 | 2026-07-07 | 28 | 27.6 | 36.3 | 131.5
28229 - PIAZZA PPTO C | M-161 | Tremie 1" | Concreto | Plazoleta Pantalla Tramo M-07 y Barrete BA - 137 | 2026-06-09 | 2026-06-23 | 2026-06-25 | 14 | 27.6 | 30.4 | 110.1
28229 - PIAZZA PPTO C | M-161 | Tremie 1" | Concreto | Plazoleta Pantalla Tramo M-07 y Barrete BA - 137 | 2026-06-09 | 2026-06-23 | 2026-06-25 | 14 | 27.6 | 30.2 | 109.4
28229 - PIAZZA PPTO C | M-161 | Tremie 1" | Concreto | Plazoleta Pantalla Tramo M-07 y Barrete BA - 137 | 2026-06-09 | 2026-06-16 | 2026-06-18 | 7 | 27.6 | 26.8 | 97.1
28229 - PIAZZA PPTO C | M-161 | Tremie 1" | Concreto | Plazoleta Pantalla Tramo M-07 y Barrete BA - 137 | 2026-06-09 | 2026-06-16 | 2026-06-18 | 7 | 27.6 | 26.6 | 96.4
28229 - PIAZZA PPTO C | M-161 | Tremie 1" | Concreto | Plazoleta Pantalla Tramo M-07 y Barrete BA - 137 | 2026-06-09 | 2026-06-12 | 2026-06-18 | 3 | 27.6 | 18.3 | 66.3
28229 - PIAZZA PPTO C | M-161 | Tremie 1" | Concreto | Plazoleta Pantalla Tramo M-07 y Barrete BA - 137 | 2026-06-09 | 2026-06-12 | 2026-06-18 | 3 | 27.6 | 17.7 | 64.1
28229 - PIAZZA PPTO C | M-162 | Tremie 1" | Concreto | Plazoleta Pantalla Tramo M-07 y Barrete BA- 137 y Pilote Kely Zonas Comunes #47 | 2026-06-09 | 2026-07-07 | 2026-07-07 | 28 | 27.6 | 36.7 | 133
28229 - PIAZZA PPTO C | M-162 | Tremie 1" | Concreto | Plazoleta Pantalla Tramo M-07 y Barrete BA- 137 y Pilote Kely Zonas Comunes #47 | 2026-06-09 | 2026-07-07 | 2026-07-07 | 28 | 27.6 | 37.5 | 135.9
28229 - PIAZZA PPTO C | M-162 | Tremie 1" | Concreto | Plazoleta Pantalla Tramo M-07 y Barrete BA- 137 y Pilote Kely Zonas Comunes #47 | 2026-06-09 | 2026-07-07 | 2026-07-07 | 28 | 27.6 | 37.8 | 137
28229 - PIAZZA PPTO C | M-162 | Tremie 1" | Concreto | Plazoleta Pantalla Tramo M-07 y Barrete BA- 137 y Pilote Kely Zonas Comunes #47 | 2026-06-09 | 2026-06-23 | 2026-06-25 | 14 | 27.6 | 31.3 | 113.4
28229 - PIAZZA PPTO C | M-162 | Tremie 1" | Concreto | Plazoleta Pantalla Tramo M-07 y Barrete BA- 137 y Pilote Kely Zonas Comunes #47 | 2026-06-09 | 2026-06-23 | 2026-06-25 | 14 | 27.6 | 31 | 112.3
28229 - PIAZZA PPTO C | M-162 | Tremie 1" | Concreto | Plazoleta Pantalla Tramo M-07 y Barrete BA- 137 y Pilote Kely Zonas Comunes #47 | 2026-06-09 | 2026-06-16 | 2026-06-18 | 7 | 27.6 | 27.5 | 99.6
28229 - PIAZZA PPTO C | M-162 | Tremie 1" | Concreto | Plazoleta Pantalla Tramo M-07 y Barrete BA- 137 y Pilote Kely Zonas Comunes #47 | 2026-06-09 | 2026-06-16 | 2026-06-18 | 7 | 27.6 | 27.1 | 98.2
28229 - PIAZZA PPTO C | M-162 | Tremie 1" | Concreto | Plazoleta Pantalla Tramo M-07 y Barrete BA- 137 y Pilote Kely Zonas Comunes #47 | 2026-06-09 | 2026-06-12 | 2026-06-18 | 3 | 27.6 | 19.2 | 69.6
28229 - PIAZZA PPTO C | M-162 | Tremie 1" | Concreto | Plazoleta Pantalla Tramo M-07 y Barrete BA- 137 y Pilote Kely Zonas Comunes #47 | 2026-06-09 | 2026-06-12 | 2026-06-18 | 3 | 27.6 | 18.6 | 67.4
28229 - PIAZZA PPTO C | M-164 | Tremie 1" | Concreto | Plazoleta barrete BA-63 | 2026-06-10 | 2026-07-08 | 2026-07-09 | 28 | 27.6 | 42.8 | 155.1
28229 - PIAZZA PPTO C | M-164 | Tremie 1" | Concreto | Plazoleta barrete BA-63 | 2026-06-10 | 2026-07-08 | 2026-07-09 | 28 | 27.6 | 42 | 152.2
28229 - PIAZZA PPTO C | M-164 | Tremie 1" | Concreto | Plazoleta barrete BA-63 | 2026-06-10 | 2026-07-08 | 2026-07-09 | 28 | 27.6 | 41.9 | 151.8
28229 - PIAZZA PPTO C | M-164 | Tremie 1" | Concreto | Plazoleta barrete BA-63 | 2026-06-10 | 2026-06-24 | 2026-06-25 | 14 | 27.6 | 34.6 | 125.4
28229 - PIAZZA PPTO C | M-164 | Tremie 1" | Concreto | Plazoleta barrete BA-63 | 2026-06-10 | 2026-06-24 | 2026-06-25 | 14 | 27.6 | 35.1 | 127.2
28229 - PIAZZA PPTO C | M-164 | Tremie 1" | Concreto | Plazoleta barrete BA-63 | 2026-06-10 | 2026-06-17 | 2026-06-18 | 7 | 27.6 | 29.7 | 107.6
28229 - PIAZZA PPTO C | M-164 | Tremie 1" | Concreto | Plazoleta barrete BA-63 | 2026-06-10 | 2026-06-17 | 2026-06-18 | 7 | 27.6 | 29.5 | 106.9
28229 - PIAZZA PPTO C | M-164 | Tremie 1" | Concreto | Plazoleta barrete BA-63 | 2026-06-10 | 2026-06-13 | 2026-06-18 | 3 | 27.6 | 26.7 | 96.7
28229 - PIAZZA PPTO C | M-164 | Tremie 1" | Concreto | Plazoleta barrete BA-63 | 2026-06-10 | 2026-06-13 | 2026-06-18 | 3 | 27.6 | 26.1 | 94.6
28229 - PIAZZA PPTO C | M-166 | Tremie 1" | Concreto | Plazoleta barrete BA-141 | 2026-06-12 | 2026-07-10 | 2026-07-15 | 28 | 27.6 | 41.1 | 148.9
28229 - PIAZZA PPTO C | M-166 | Tremie 1" | Concreto | Plazoleta barrete BA-141 | 2026-06-12 | 2026-07-10 | 2026-07-15 | 28 | 27.6 | 42.2 | 152.9
28229 - PIAZZA PPTO C | M-166 | Tremie 1" | Concreto | Plazoleta barrete BA-141 | 2026-06-12 | 2026-07-10 | 2026-07-15 | 28 | 27.6 | 42.6 | 154.3
28229 - PIAZZA PPTO C | M-166 | Tremie 1" | Concreto | Plazoleta barrete BA-141 | 2026-06-12 | 2026-06-26 | 2026-07-01 | 14 | 27.6 | 34.4 | 124.6
28229 - PIAZZA PPTO C | M-166 | Tremie 1" | Concreto | Plazoleta barrete BA-141 | 2026-06-12 | 2026-06-26 | 2026-07-01 | 14 | 27.6 | 35.3 | 127.9
28229 - PIAZZA PPTO C | M-166 | Tremie 1" | Concreto | Plazoleta barrete BA-141 | 2026-06-12 | 2026-06-19 | 2026-06-22 | 7 | 27.6 | 28.6 | 103.6
28229 - PIAZZA PPTO C | M-166 | Tremie 1" | Concreto | Plazoleta barrete BA-141 | 2026-06-12 | 2026-06-19 | 2026-06-22 | 7 | 27.6 | 29 | 105.1
28229 - PIAZZA PPTO C | M-166 | Tremie 1" | Concreto | Plazoleta barrete BA-141 | 2026-06-12 | 2026-06-15 | 2026-06-18 | 3 | 27.6 | 25.4 | 92
28229 - PIAZZA PPTO C | M-166 | Tremie 1" | Concreto | Plazoleta barrete BA-141 | 2026-06-12 | 2026-06-15 | 2026-06-18 | 3 | 27.6 | 25.7 | 93.1
28229 - PIAZZA PPTO C | M-168 | Tremie 1" | Concreto | Plazoleta barrete BA-64 y pantalla tramo M-17 zonas comunes | 2026-06-13 | 2026-07-11 | 2026-07-15 | 28 | 27.6 | 47.4 | 171.7
28229 - PIAZZA PPTO C | M-168 | Tremie 1" | Concreto | Plazoleta barrete BA-64 y pantalla tramo M-17 zonas comunes | 2026-06-13 | 2026-07-11 | 2026-07-15 | 28 | 27.6 | 47.1 | 170.7
28229 - PIAZZA PPTO C | M-168 | Tremie 1" | Concreto | Plazoleta barrete BA-64 y pantalla tramo M-17 zonas comunes | 2026-06-13 | 2026-07-11 | 2026-07-15 | 28 | 27.6 | 46.8 | 169.6
28229 - PIAZZA PPTO C | M-168 | Tremie 1" | Concreto | Plazoleta barrete BA-64 y pantalla tramo M-17 zonas comunes | 2026-06-13 | 2026-06-27 | 2026-07-01 | 14 | 27.6 | 38.9 | 140.9
28229 - PIAZZA PPTO C | M-168 | Tremie 1" | Concreto | Plazoleta barrete BA-64 y pantalla tramo M-17 zonas comunes | 2026-06-13 | 2026-06-27 | 2026-07-01 | 14 | 27.6 | 39.7 | 143.8
28229 - PIAZZA PPTO C | M-168 | Tremie 1" | Concreto | Plazoleta barrete BA-64 y pantalla tramo M-17 zonas comunes | 2026-06-13 | 2026-06-20 | 2026-06-22 | 7 | 27.6 | 33.2 | 120.3
28229 - PIAZZA PPTO C | M-168 | Tremie 1" | Concreto | Plazoleta barrete BA-64 y pantalla tramo M-17 zonas comunes | 2026-06-13 | 2026-06-20 | 2026-06-22 | 7 | 27.6 | 33 | 119.6
28229 - PIAZZA PPTO C | M-168 | Tremie 1" | Concreto | Plazoleta barrete BA-64 y pantalla tramo M-17 zonas comunes | 2026-06-13 | 2026-06-16 | 2026-06-18 | 3 | 27.6 | 20.9 | 75.7
28229 - PIAZZA PPTO C | M-168 | Tremie 1" | Concreto | Plazoleta barrete BA-64 y pantalla tramo M-17 zonas comunes | 2026-06-13 | 2026-06-16 | 2026-06-18 | 3 | 27.6 | 20.4 | 73.9
28229 - PIAZZA PPTO C | M-169 | Tremie 1" | Concreto | Plazoleta barrete BA-64 y pantalla tramo M-17 zonas comunes | 2026-06-13 | 2026-07-11 | 2026-07-15 | 28 | 27.6 | 52.7 | 190.9
28229 - PIAZZA PPTO C | M-169 | Tremie 1" | Concreto | Plazoleta barrete BA-64 y pantalla tramo M-17 zonas comunes | 2026-06-13 | 2026-07-11 | 2026-07-15 | 28 | 27.6 | 53 | 192
28229 - PIAZZA PPTO C | M-169 | Tremie 1" | Concreto | Plazoleta barrete BA-64 y pantalla tramo M-17 zonas comunes | 2026-06-13 | 2026-07-11 | 2026-07-15 | 28 | 27.6 | 52.3 | 189.5
28229 - PIAZZA PPTO C | M-169 | Tremie 1" | Concreto | Plazoleta barrete BA-64 y pantalla tramo M-17 zonas comunes | 2026-06-13 | 2026-06-27 | 2026-07-01 | 14 | 27.6 | 43.3 | 156.9
28229 - PIAZZA PPTO C | M-169 | Tremie 1" | Concreto | Plazoleta barrete BA-64 y pantalla tramo M-17 zonas comunes | 2026-06-13 | 2026-06-27 | 2026-07-01 | 14 | 27.6 | 44.2 | 160.1
28229 - PIAZZA PPTO C | M-169 | Tremie 1" | Concreto | Plazoleta barrete BA-64 y pantalla tramo M-17 zonas comunes | 2026-06-13 | 2026-06-20 | 2026-06-22 | 7 | 27.6 | 36.6 | 132.6
28229 - PIAZZA PPTO C | M-169 | Tremie 1" | Concreto | Plazoleta barrete BA-64 y pantalla tramo M-17 zonas comunes | 2026-06-13 | 2026-06-20 | 2026-06-22 | 7 | 27.6 | 36.4 | 131.9
28229 - PIAZZA PPTO C | M-169 | Tremie 1" | Concreto | Plazoleta barrete BA-64 y pantalla tramo M-17 zonas comunes | 2026-06-13 | 2026-06-16 | 2026-06-18 | 3 | 27.6 | 29.8 | 108
28229 - PIAZZA PPTO C | M-169 | Tremie 1" | Concreto | Plazoleta barrete BA-64 y pantalla tramo M-17 zonas comunes | 2026-06-13 | 2026-06-16 | 2026-06-18 | 3 | 27.6 | 29.4 | 106.5
28229 - PIAZZA PPTO C | M-184 | Tremie 1" | Concreto | Plazoleta pantalla tramo M-12 | 2026-07-03 | 2026-07-31 | 2026-08-03 | 28 | 27.6 | 29.2 | 105.8
28229 - PIAZZA PPTO C | M-184 | Tremie 1" | Concreto | Plazoleta pantalla tramo M-12 | 2026-07-03 | 2026-07-31 | 2026-08-03 | 28 | 27.6 | 28.7 | 104
28229 - PIAZZA PPTO C | M-184 | Tremie 1" | Concreto | Plazoleta pantalla tramo M-12 | 2026-07-03 | 2026-07-31 | 2026-08-03 | 28 | 27.6 | 28 | 101.4
28229 - PIAZZA PPTO C | M-184 | Tremie 1" | Concreto | Plazoleta pantalla tramo M-12 | 2026-07-03 | 2026-07-17 | 2026-07-17 | 14 | 27.6 | 23.2 | 84.1
28229 - PIAZZA PPTO C | M-184 | Tremie 1" | Concreto | Plazoleta pantalla tramo M-12 | 2026-07-03 | 2026-07-17 | 2026-07-17 | 14 | 27.6 | 23.5 | 85.1
28229 - PIAZZA PPTO C | M-184 | Tremie 1" | Concreto | Plazoleta pantalla tramo M-12 | 2026-07-03 | 2026-07-10 | 2026-07-15 | 7 | 27.6 | 20.2 | 73.2
28229 - PIAZZA PPTO C | M-184 | Tremie 1" | Concreto | Plazoleta pantalla tramo M-12 | 2026-07-03 | 2026-07-10 | 2026-07-15 | 7 | 27.6 | 20 | 72.5
28229 - PIAZZA PPTO C | M-184 | Tremie 1" | Concreto | Plazoleta pantalla tramo M-12 | 2026-07-03 | 2026-07-07 | 2026-07-09 | 4 | 27.6 | 14.8 | 53.6
28229 - PIAZZA PPTO C | M-184 | Tremie 1" | Concreto | Plazoleta pantalla tramo M-12 | 2026-07-03 | 2026-07-07 | 2026-07-09 | 4 | 27.6 | 14.5 | 52.5
28229 - PIAZZA PPTO C | M-188 | Tremie 1" | Concreto | Plazoleta pantalla tramo M - 13 y pantalla tramo MH - 09 y barrete BA - 138 | 2026-07-10 | 2026-08-07 | 2026-08-11 | 28 | 27.6 | 34.3 | 124.3
28229 - PIAZZA PPTO C | M-188 | Tremie 1" | Concreto | Plazoleta pantalla tramo M - 13 y pantalla tramo MH - 09 y barrete BA - 138 | 2026-07-10 | 2026-08-07 | 2026-08-11 | 28 | 27.6 | 34.5 | 125
28229 - PIAZZA PPTO C | M-188 | Tremie 1" | Concreto | Plazoleta pantalla tramo M - 13 y pantalla tramo MH - 09 y barrete BA - 138 | 2026-07-10 | 2026-08-07 | 2026-08-11 | 28 | 27.6 | 33.5 | 121.4
28229 - PIAZZA PPTO C | M-188 | Tremie 1" | Concreto | Plazoleta pantalla tramo M - 13 y pantalla tramo MH - 09 y barrete BA - 138 | 2026-07-10 | 2026-07-24 | 2026-07-24 | 14 | 27.6 | 28.7 | 104
28229 - PIAZZA PPTO C | M-188 | Tremie 1" | Concreto | Plazoleta pantalla tramo M - 13 y pantalla tramo MH - 09 y barrete BA - 138 | 2026-07-10 | 2026-07-24 | 2026-07-24 | 14 | 27.6 | 29 | 105.1
28229 - PIAZZA PPTO C | M-188 | Tremie 1" | Concreto | Plazoleta pantalla tramo M - 13 y pantalla tramo MH - 09 y barrete BA - 138 | 2026-07-10 | 2026-07-17 | 2026-07-17 | 7 | 27.6 | 25.4 | 92
28229 - PIAZZA PPTO C | M-188 | Tremie 1" | Concreto | Plazoleta pantalla tramo M - 13 y pantalla tramo MH - 09 y barrete BA - 138 | 2026-07-10 | 2026-07-17 | 2026-07-17 | 7 | 27.6 | 24.7 | 89.5
28229 - PIAZZA PPTO C | M-188 | Tremie 1" | Concreto | Plazoleta pantalla tramo M - 13 y pantalla tramo MH - 09 y barrete BA - 138 | 2026-07-10 | 2026-07-14 | 2026-07-17 | 4 | 27.6 | 18.6 | 67.4
28229 - PIAZZA PPTO C | M-188 | Tremie 1" | Concreto | Plazoleta pantalla tramo M - 13 y pantalla tramo MH - 09 y barrete BA - 138 | 2026-07-10 | 2026-07-14 | 2026-07-17 | 4 | 27.6 | 17.7 | 64.1
28229 - PIAZZA PPTO C | M-189 | IND Outinord ½" | Concreto | Cimentación torre 1 eje 13 al 10 entre A - G | 2026-07-10 | 2026-08-07 | 2026-08-11 | 28 | 34.5 | 51.1 | 148.1
28229 - PIAZZA PPTO C | M-189 | IND Outinord ½" | Concreto | Cimentación torre 1 eje 13 al 10 entre A - G | 2026-07-10 | 2026-08-07 | 2026-08-11 | 28 | 34.5 | 50.5 | 146.4
28229 - PIAZZA PPTO C | M-189 | IND Outinord ½" | Concreto | Cimentación torre 1 eje 13 al 10 entre A - G | 2026-07-10 | 2026-08-07 | 2026-08-11 | 28 | 34.5 | 52.3 | 151.6
28229 - PIAZZA PPTO C | M-189 | IND Outinord ½" | Concreto | Cimentación torre 1 eje 13 al 10 entre A - G | 2026-07-10 | 2026-07-24 | 2026-07-24 | 14 | 34.5 | 42.7 | 123.8
28229 - PIAZZA PPTO C | M-189 | IND Outinord ½" | Concreto | Cimentación torre 1 eje 13 al 10 entre A - G | 2026-07-10 | 2026-07-24 | 2026-07-24 | 14 | 34.5 | 43.3 | 125.5
28229 - PIAZZA PPTO C | M-189 | IND Outinord ½" | Concreto | Cimentación torre 1 eje 13 al 10 entre A - G | 2026-07-10 | 2026-07-17 | 2026-07-17 | 7 | 34.5 | 35.8 | 103.8
28229 - PIAZZA PPTO C | M-189 | IND Outinord ½" | Concreto | Cimentación torre 1 eje 13 al 10 entre A - G | 2026-07-10 | 2026-07-17 | 2026-07-17 | 7 | 34.5 | 36.3 | 105.2
28229 - PIAZZA PPTO C | M-189 | IND Outinord ½" | Concreto | Cimentación torre 1 eje 13 al 10 entre A - G | 2026-07-10 | 2026-07-14 | 2026-07-17 | 4 | 34.5 | 32 | 92.8
28229 - PIAZZA PPTO C | M-189 | IND Outinord ½" | Concreto | Cimentación torre 1 eje 13 al 10 entre A - G | 2026-07-10 | 2026-07-14 | 2026-07-17 | 4 | 34.5 | 31.5 | 91.3
28229 - PIAZZA PPTO C | M-190 | IND Outinord ½" | Concreto | Cimentación torre 1 eje 13 al 10 entre A - G | 2026-07-10 | 2026-08-07 | 2026-08-11 | 28 | 34.5 | 58.3 | 169
28229 - PIAZZA PPTO C | M-190 | IND Outinord ½" | Concreto | Cimentación torre 1 eje 13 al 10 entre A - G | 2026-07-10 | 2026-08-07 | 2026-08-11 | 28 | 34.5 | 59.4 | 172.2
28229 - PIAZZA PPTO C | M-190 | IND Outinord ½" | Concreto | Cimentación torre 1 eje 13 al 10 entre A - G | 2026-07-10 | 2026-08-07 | 2026-08-11 | 28 | 34.5 | 59.7 | 173
28229 - PIAZZA PPTO C | M-190 | IND Outinord ½" | Concreto | Cimentación torre 1 eje 13 al 10 entre A - G | 2026-07-10 | 2026-07-24 | 2026-07-24 | 14 | 34.5 | 50.1 | 145.2
28229 - PIAZZA PPTO C | M-190 | IND Outinord ½" | Concreto | Cimentación torre 1 eje 13 al 10 entre A - G | 2026-07-10 | 2026-07-24 | 2026-07-24 | 14 | 34.5 | 48.3 | 140
28229 - PIAZZA PPTO C | M-190 | IND Outinord ½" | Concreto | Cimentación torre 1 eje 13 al 10 entre A - G | 2026-07-10 | 2026-07-17 | 2026-07-17 | 7 | 34.5 | 41.5 | 120.3
28229 - PIAZZA PPTO C | M-190 | IND Outinord ½" | Concreto | Cimentación torre 1 eje 13 al 10 entre A - G | 2026-07-10 | 2026-07-17 | 2026-07-17 | 7 | 34.5 | 40.3 | 116.8
28229 - PIAZZA PPTO C | M-190 | IND Outinord ½" | Concreto | Cimentación torre 1 eje 13 al 10 entre A - G | 2026-07-10 | 2026-07-14 | 2026-07-17 | 4 | 34.5 | 36.8 | 106.7
28229 - PIAZZA PPTO C | M-190 | IND Outinord ½" | Concreto | Cimentación torre 1 eje 13 al 10 entre A - G | 2026-07-10 | 2026-07-14 | 2026-07-17 | 4 | 34.5 | 35.7 | 103.5
28229 - PIAZZA PPTO C | M-191 | Tremie 1" | Concreto | Plazoleta pantalla tramo M-13 y barrete BA - 138 y pantalla tramo MH - 09 | 2026-07-10 | 2026-09-04 | 2026-09-09 | 56 | 27.6 | 28.5 | 103.3
28229 - PIAZZA PPTO C | M-191 | Tremie 1" | Concreto | Plazoleta pantalla tramo M-13 y barrete BA - 138 y pantalla tramo MH - 09 | 2026-07-10 | 2026-09-04 | 2026-09-09 | 56 | 27.6 | 27.4 | 99.3
28229 - PIAZZA PPTO C | M-191 | Tremie 1" | Concreto | Plazoleta pantalla tramo M-13 y barrete BA - 138 y pantalla tramo MH - 09 | 2026-07-10 | 2026-09-04 | 2026-09-09 | 56 | 27.6 | 27.6 | 100
28229 - PIAZZA PPTO C | M-191 | Tremie 1" | Concreto | Plazoleta pantalla tramo M - 13 y pantalla tramo MH - 09 y barrete BA - 138 | 2026-07-10 | 2026-08-07 | 2026-08-11 | 28 | 27.6 | 25.9 | 93.8
28229 - PIAZZA PPTO C | M-191 | Tremie 1" | Concreto | Plazoleta pantalla tramo M - 13 y pantalla tramo MH - 09 y barrete BA - 138 | 2026-07-10 | 2026-08-07 | 2026-08-11 | 28 | 27.6 | 25.2 | 91.3
28229 - PIAZZA PPTO C | M-191 | Tremie 1" | Concreto | Plazoleta pantalla tramo M - 13 y pantalla tramo MH - 09 y barrete BA - 138 | 2026-07-10 | 2026-08-07 | 2026-08-11 | 28 | 27.6 | 25.4 | 92
28229 - PIAZZA PPTO C | M-191 | Tremie 1" | Concreto | Plazoleta pantalla tramo M - 13 y pantalla tramo MH - 09 y barrete BA - 138 | 2026-07-10 | 2026-07-24 | 2026-07-24 | 14 | 27.6 | 22.2 | 80.4
28229 - PIAZZA PPTO C | M-191 | Tremie 1" | Concreto | Plazoleta pantalla tramo M - 13 y pantalla tramo MH - 09 y barrete BA - 138 | 2026-07-10 | 2026-07-24 | 2026-07-24 | 14 | 27.6 | 22.4 | 81.2
28229 - PIAZZA PPTO C | M-191 | Tremie 1" | Concreto | Plazoleta pantalla tramo M - 13 y pantalla tramo MH - 09 y barrete BA - 138 | 2026-07-10 | 2026-07-17 | 2026-07-17 | 7 | 27.6 | 18.6 | 67.4
28229 - PIAZZA PPTO C | M-191 | Tremie 1" | Concreto | Plazoleta pantalla tramo M - 13 y pantalla tramo MH - 09 y barrete BA - 138 | 2026-07-10 | 2026-07-17 | 2026-07-17 | 7 | 27.6 | 18.1 | 65.6
28229 - PIAZZA PPTO C | M-191 | Tremie 1" | Concreto | Plazoleta pantalla tramo M - 13 y pantalla tramo MH - 09 y barrete BA - 138 | 2026-07-10 | 2026-07-14 | 2026-07-17 | 4 | 27.6 | 15.2 | 55.1
28229 - PIAZZA PPTO C | M-191 | Tremie 1" | Concreto | Plazoleta pantalla tramo M - 13 y pantalla tramo MH - 09 y barrete BA - 138 | 2026-07-10 | 2026-07-14 | 2026-07-17 | 4 | 27.6 | 15.1 | 54.7
28229 - PIAZZA PPTO C | M-198 | Outinord IND 1/2" | Concreto | Cimentación torre 1 eje 10 al 5 entre A - 5 | 2026-07-21 | 2026-08-18 | 2026-08-19 | 28 | 34.5 | 46.6 | 135.1
28229 - PIAZZA PPTO C | M-198 | Outinord IND 1/2" | Concreto | Cimentación torre 1 eje 10 al 5 entre A - 5 | 2026-07-21 | 2026-08-18 | 2026-08-19 | 28 | 34.5 | 45.8 | 132.8
28229 - PIAZZA PPTO C | M-198 | Outinord IND 1/2" | Concreto | Cimentación torre 1 eje 10 al 5 entre A - 5 | 2026-07-21 | 2026-08-18 | 2026-08-19 | 28 | 34.5 | 47.9 | 138.8
28229 - PIAZZA PPTO C | M-198 | Outinord IND 1/2" | Concreto | Cimentación torre 1 eje 10 al 5 entre A - 5 | 2026-07-21 | 2026-08-04 | 2026-08-04 | 14 | 34.5 | 38.6 | 111.9
28229 - PIAZZA PPTO C | M-198 | Outinord IND 1/2" | Concreto | Cimentación torre 1 eje 10 al 5 entre A - 5 | 2026-07-21 | 2026-08-04 | 2026-08-04 | 14 | 34.5 | 38.9 | 112.8
28229 - PIAZZA PPTO C | M-198 | Outinord IND 1/2" | Concreto | Cimentación torre 1 eje 10 al 5 entre A - 5 | 2026-07-21 | 2026-07-28 | 2026-07-28 | 7 | 34.5 | 32.1 | 93
28229 - PIAZZA PPTO C | M-198 | Outinord IND 1/2" | Concreto | Cimentación torre 1 eje 10 al 5 entre A - 5 | 2026-07-21 | 2026-07-28 | 2026-07-28 | 7 | 34.5 | 32.5 | 94.2
28229 - PIAZZA PPTO C | M-198 | Outinord IND 1/2" | Concreto | Cimentación torre 1 eje 10 al 5 entre A - 5 | 2026-07-21 | 2026-07-24 | 2026-07-27 | 3 | 34.5 | 25.1 | 72.8
28229 - PIAZZA PPTO C | M-198 | Outinord IND 1/2" | Concreto | Cimentación torre 1 eje 10 al 5 entre A - 5 | 2026-07-21 | 2026-07-24 | 2026-07-27 | 3 | 34.5 | 24.5 | 71
28229 - PIAZZA PPTO C | M-199 | Outinord IND 1/2" | Concreto | Cimentación torre 1 eje 10 al 5 entre A - 5 | 2026-07-21 | 2026-08-18 | 2026-08-19 | 28 | 34.5 | 44.8 | 129.9
28229 - PIAZZA PPTO C | M-199 | Outinord IND 1/2" | Concreto | Cimentación torre 1 eje 10 al 5 entre A - 5 | 2026-07-21 | 2026-08-18 | 2026-08-19 | 28 | 34.5 | 43.9 | 127.2
28229 - PIAZZA PPTO C | M-199 | Outinord IND 1/2" | Concreto | Cimentación torre 1 eje 10 al 5 entre A - 5 | 2026-07-21 | 2026-08-18 | 2026-08-19 | 28 | 34.5 | 42.9 | 124.3
28229 - PIAZZA PPTO C | M-199 | Outinord IND 1/2" | Concreto | Cimentación torre 1 eje 10 al 5 entre A - 5 | 2026-07-21 | 2026-08-04 | 2026-08-04 | 14 | 34.5 | 36.9 | 107
28229 - PIAZZA PPTO C | M-199 | Outinord IND 1/2" | Concreto | Cimentación torre 1 eje 10 al 5 entre A - 5 | 2026-07-21 | 2026-08-04 | 2026-08-04 | 14 | 34.5 | 36.1 | 104.6
28229 - PIAZZA PPTO C | M-199 | Outinord IND 1/2" | Concreto | Cimentación torre 1 eje 10 al 5 entre A - 5 | 2026-07-21 | 2026-07-28 | 2026-07-28 | 7 | 34.5 | 30.1 | 87.2
28229 - PIAZZA PPTO C | M-199 | Outinord IND 1/2" | Concreto | Cimentación torre 1 eje 10 al 5 entre A - 5 | 2026-07-21 | 2026-07-28 | 2026-07-28 | 7 | 34.5 | 29.3 | 84.9
28229 - PIAZZA PPTO C | M-199 | Outinord IND 1/2" | Concreto | Cimentación torre 1 eje 10 al 5 entre A - 5 | 2026-07-21 | 2026-07-24 | 2026-07-27 | 3 | 34.5 | 21.8 | 63.2
28229 - PIAZZA PPTO C | M-199 | Outinord IND 1/2" | Concreto | Cimentación torre 1 eje 10 al 5 entre A - 5 | 2026-07-21 | 2026-07-24 | 2026-07-27 | 3 | 34.5 | 20.9 | 60.6
28229 - PIAZZA PPTO C | M-207 | Outinord IND 1/2" | Concreto | Cimentación torre 1 eje 5 al 3 entre A-G | 2026-07-30 | 2026-08-27 | 2026-08-27 | 28 | 34.5 | 59.3 | 171.9
28229 - PIAZZA PPTO C | M-207 | Outinord IND 1/2" | Concreto | Cimentación torre 1 eje 5 al 3 entre A-G | 2026-07-30 | 2026-08-27 | 2026-08-27 | 28 | 34.5 | 58.3 | 169
28229 - PIAZZA PPTO C | M-207 | Outinord IND 1/2" | Concreto | Cimentación torre 1 eje 5 al 3 entre A-G | 2026-07-30 | 2026-08-27 | 2026-08-27 | 28 | 34.5 | 57.1 | 165.5
28229 - PIAZZA PPTO C | M-207 | Outinord IND 1/2" | Concreto | Cimentación torre 1 eje 5 al 3 entre A-G | 2026-07-30 | 2026-08-13 | 2026-08-13 | 14 | 34.5 | 48.8 | 141.4
28229 - PIAZZA PPTO C | M-207 | Outinord IND 1/2" | Concreto | Cimentación torre 1 eje 5 al 3 entre A-G | 2026-07-30 | 2026-08-13 | 2026-08-13 | 14 | 34.5 | 47.9 | 138.8
28229 - PIAZZA PPTO C | M-207 | Outinord IND 1/2" | Concreto | Cimentación torre 1 eje 5 al 3 entre A-G | 2026-07-30 | 2026-08-06 | 2026-08-11 | 7 | 34.5 | 40.3 | 116.8
28229 - PIAZZA PPTO C | M-207 | Outinord IND 1/2" | Concreto | Cimentación torre 1 eje 5 al 3 entre A-G | 2026-07-30 | 2026-08-06 | 2026-08-11 | 7 | 34.5 | 40.8 | 118.3
28229 - PIAZZA PPTO C | M-207 | Outinord IND 1/2" | Concreto | Cimentación torre 1 eje 5 al 3 entre A-G | 2026-07-30 | 2026-08-04 | 2026-08-11 | 5 | 34.5 | 33.1 | 95.9
28229 - PIAZZA PPTO C | M-207 | Outinord IND 1/2" | Concreto | Cimentación torre 1 eje 5 al 3 entre A-G | 2026-07-30 | 2026-08-04 | 2026-08-11 | 5 | 34.5 | 32.7 | 94.8
28229 - PIAZZA PPTO C | M-208 | Outinord IND 1/2" | Concreto | Cimentación torre 1 eje 5 al 3 entre A-G | 2026-07-30 | 2026-08-27 | 2026-08-27 | 28 | 34.5 | 58.3 | 169
28229 - PIAZZA PPTO C | M-208 | Outinord IND 1/2" | Concreto | Cimentación torre 1 eje 5 al 3 entre A-G | 2026-07-30 | 2026-08-27 | 2026-08-27 | 28 | 34.5 | 57.7 | 167.2
28229 - PIAZZA PPTO C | M-208 | Outinord IND 1/2" | Concreto | Cimentación torre 1 eje 5 al 3 entre A-G | 2026-07-30 | 2026-08-27 | 2026-08-27 | 28 | 34.5 | 56.7 | 164.3
28229 - PIAZZA PPTO C | M-208 | Outinord IND 1/2" | Concreto | Cimentación torre 1 eje 5 al 3 entre A-G | 2026-07-30 | 2026-08-13 | 2026-08-13 | 14 | 34.5 | 48.8 | 141.4
28229 - PIAZZA PPTO C | M-208 | Outinord IND 1/2" | Concreto | Cimentación torre 1 eje 5 al 3 entre A-G | 2026-07-30 | 2026-08-13 | 2026-08-13 | 14 | 34.5 | 47.6 | 138
28229 - PIAZZA PPTO C | M-208 | Outinord IND 1/2" | Concreto | Cimentación torre 1 eje 5 al 3 entre A-G | 2026-07-30 | 2026-08-06 | 2026-08-11 | 7 | 34.5 | 39.7 | 115.1
28229 - PIAZZA PPTO C | M-208 | Outinord IND 1/2" | Concreto | Cimentación torre 1 eje 5 al 3 entre A-G | 2026-07-30 | 2026-08-06 | 2026-08-11 | 7 | 34.5 | 39.4 | 114.2
28229 - PIAZZA PPTO C | M-208 | Outinord IND 1/2" | Concreto | Cimentación torre 1 eje 5 al 3 entre A-G | 2026-07-30 | 2026-08-04 | 2026-08-11 | 5 | 34.5 | 37.7 | 109.3
28229 - PIAZZA PPTO C | M-208 | Outinord IND 1/2" | Concreto | Cimentación torre 1 eje 5 al 3 entre A-G | 2026-07-30 | 2026-08-04 | 2026-08-11 | 5 | 34.5 | 37.1 | 107.5
28229 - PIAZZA PPTO C | M-214 | Outinord Ind 1 / 2" | Concreto | Cimentación torre 1 eje 3 al 1 entre A - G | 2026-08-06 | 2026-09-03 | 2026-09-11 | 28 | 34.5 | 51.7 | 149.9
28229 - PIAZZA PPTO C | M-214 | Outinord Ind 1 / 2" | Concreto | Cimentación torre 1 eje 3 al 1 entre A - G | 2026-08-06 | 2026-09-03 | 2026-09-11 | 28 | 34.5 | 51.3 | 148.7
28229 - PIAZZA PPTO C | M-214 | Outinord Ind 1 / 2" | Concreto | Cimentación torre 1 eje 3 al 1 entre A - G | 2026-08-06 | 2026-09-03 | 2026-09-11 | 28 | 34.5 | 51.6 | 149.6
28229 - PIAZZA PPTO C | M-214 | Outinord Ind 1 / 2" | Concreto | Cimentación torre 1 eje 3 al 1 entre A - G | 2026-08-06 | 2026-08-20 | 2026-08-21 | 14 | 34.5 | 43.6 | 126.4
28229 - PIAZZA PPTO C | M-214 | Outinord Ind 1 / 2" | Concreto | Cimentación torre 1 eje 3 al 1 entre A - G | 2026-08-06 | 2026-08-20 | 2026-08-21 | 14 | 34.5 | 44.4 | 128.7
28229 - PIAZZA PPTO C | M-214 | Outinord Ind 1 / 2" | Concreto | Cimentación torre 1 eje 3 al 1 entre A - G | 2026-08-06 | 2026-08-13 | 2026-08-19 | 7 | 34.5 | 37.1 | 107.5
28229 - PIAZZA PPTO C | M-214 | Outinord Ind 1 / 2" | Concreto | Cimentación torre 1 eje 3 al 1 entre A - G | 2026-08-06 | 2026-08-13 | 2026-08-19 | 7 | 34.5 | 37.4 | 108.4
28229 - PIAZZA PPTO C | M-214 | Outinord Ind 1 / 2" | Concreto | Cimentación torre 1 eje 3 al 1 entre A - G | 2026-08-06 | 2026-08-11 | 2026-08-13 | 5 | 34.5 | 33.7 | 97.7
28229 - PIAZZA PPTO C | M-214 | Outinord Ind 1 / 2" | Concreto | Cimentación torre 1 eje 3 al 1 entre A - G | 2026-08-06 | 2026-08-11 | 2026-08-13 | 5 | 34.5 | 34.1 | 98.8
28229 - PIAZZA PPTO C | M-215 | Outinord Ind 1 / 2" | Concreto | Cimentación torre 1 eje 3 al 1 entre A - G | 2026-08-06 | 2026-09-03 | 2026-09-11 | 28 | 34.5 | 52 | 150.7
28229 - PIAZZA PPTO C | M-215 | Outinord Ind 1 / 2" | Concreto | Cimentación torre 1 eje 3 al 1 entre A - G | 2026-08-06 | 2026-09-03 | 2026-09-11 | 28 | 34.5 | 50.6 | 146.7
28229 - PIAZZA PPTO C | M-215 | Outinord Ind 1 / 2" | Concreto | Cimentación torre 1 eje 3 al 1 entre A - G | 2026-08-06 | 2026-09-03 | 2026-09-11 | 28 | 34.5 | 52.3 | 151.6
28229 - PIAZZA PPTO C | M-215 | Outinord Ind 1 / 2" | Concreto | Cimentación torre 1 eje 3 al 1 entre A - G | 2026-08-06 | 2026-08-20 | 2026-08-21 | 14 | 34.5 | 44.7 | 129.6
28229 - PIAZZA PPTO C | M-215 | Outinord Ind 1 / 2" | Concreto | Cimentación torre 1 eje 3 al 1 entre A - G | 2026-08-06 | 2026-08-20 | 2026-08-21 | 14 | 34.5 | 43.9 | 127.2
28229 - PIAZZA PPTO C | M-215 | Outinord Ind 1 / 2" | Concreto | Cimentación torre 1 eje 3 al 1 entre A - G | 2026-08-06 | 2026-08-13 | 2026-08-19 | 7 | 34.5 | 38.2 | 110.7
28229 - PIAZZA PPTO C | M-215 | Outinord Ind 1 / 2" | Concreto | Cimentación torre 1 eje 3 al 1 entre A - G | 2026-08-06 | 2026-08-13 | 2026-08-19 | 7 | 34.5 | 37 | 107.2
28229 - PIAZZA PPTO C | M-215 | Outinord Ind 1 / 2" | Concreto | Cimentación torre 1 eje 3 al 1 entre A - G | 2026-08-06 | 2026-08-11 | 2026-08-13 | 5 | 34.5 | 22.4 | 64.9
28229 - PIAZZA PPTO C | M-215 | Outinord Ind 1 / 2" | Concreto | Cimentación torre 1 eje 3 al 1 entre A - G | 2026-08-06 | 2026-08-11 | 2026-08-13 | 5 | 34.5 | 21.7 | 62.9
28229 - PIAZZA PPTO C | M-235 | Autonivelante 1/2" | Concreto | Muros torre 1 eje 13 al 10 entre B - G M - 76, M - 21, M - 29, M - 77, M - 33, M - 32, M - 66, M - 28, M - 74, - M - 20, M - 72, M - 71 y muros no estructurales | 2026-08-27 | 2026-09-24 | 2026-09-25 | 28 | 41.4 | 62.3 | 150.5
28229 - PIAZZA PPTO C | M-235 | Autonivelante 1/2" | Concreto | Muros torre 1 eje 13 al 10 entre B - G M - 76, M - 21, M - 29, M - 77, M - 33, M - 32, M - 66, M - 28, M - 74, - M - 20, M - 72, M - 71 y muros no estructurales | 2026-08-27 | 2026-09-24 | 2026-09-25 | 28 | 41.4 | 61.9 | 149.5
28229 - PIAZZA PPTO C | M-235 | Autonivelante 1/2" | Concreto | Muros torre 1 eje 13 al 10 entre B - G M - 76, M - 21, M - 29, M - 77, M - 33, M - 32, M - 66, M - 28, M - 74, - M - 20, M - 72, M - 71 y muros no estructurales | 2026-08-27 | 2026-09-24 | 2026-09-25 | 28 | 41.4 | 60.9 | 147.1
28229 - PIAZZA PPTO C | M-235 | Autonivelante 1/2" | Concreto | Muros torre 1 eje 13 al 10 entre B - G M - 76, M - 21, M - 29, M - 77, M - 33, M - 32, M - 66, M - 28, M - 74, - M - 20, M - 72, M - 71 y muros no estructurales | 2026-08-27 | 2026-09-10 | 2026-09-11 | 14 | 41.4 | 51.1 | 123.4
28229 - PIAZZA PPTO C | M-235 | Autonivelante 1/2" | Concreto | Muros torre 1 eje 13 al 10 entre B - G M - 76, M - 21, M - 29, M - 77, M - 33, M - 32, M - 66, M - 28, M - 74, - M - 20, M - 72, M - 71 y muros no estructurales | 2026-08-27 | 2026-09-10 | 2026-09-11 | 14 | 41.4 | 50.2 | 121.3
28229 - PIAZZA PPTO C | M-235 | Autonivelante 1/2" | Concreto | Muros torre 1 eje 13 al 10 entre B - G M - 76, M - 21, M - 29, M - 77, M - 33, M - 32, M - 66, M - 28, M - 74, - M - 20, M - 72, M - 71 y muros no estructurales | 2026-08-27 | 2026-09-03 | 2026-09-11 | 7 | 41.4 | 34.3 | 82.9
28229 - PIAZZA PPTO C | M-235 | Autonivelante 1/2" | Concreto | Muros torre 1 eje 13 al 10 entre B - G M - 76, M - 21, M - 29, M - 77, M - 33, M - 32, M - 66, M - 28, M - 74, - M - 20, M - 72, M - 71 y muros no estructurales | 2026-08-27 | 2026-09-03 | 2026-09-11 | 7 | 41.4 | 34.6 | 83.6
28229 - PIAZZA PPTO C | M-235 | Autonivelante 1/2" | Concreto | Muros torre 1 eje 13 al 10 entre B - G M - 76, M - 21, M - 29, M - 77, M - 33, M - 32, M - 66, M - 28, M - 74, - M - 20, M - 72, M - 71 y muros no estructurales | 2026-08-27 | 2026-09-01 | 2026-09-02 | 5 | 41.4 | 29.3 | 70.8
28229 - PIAZZA PPTO C | M-235 | Autonivelante 1/2" | Concreto | Muros torre 1 eje 13 al 10 entre B - G M - 76, M - 21, M - 29, M - 77, M - 33, M - 32, M - 66, M - 28, M - 74, - M - 20, M - 72, M - 71 y muros no estructurales | 2026-08-27 | 2026-09-01 | 2026-09-02 | 5 | 41.4 | 28.3 | 68.4
28229 - PIAZZA PPTO C | M-238 | Autonivelante 1/2" | Concreto | Muros torre 1 eje 13 al 10 entre A - G M-75, M-04, M-70, M-06, M-69, M-65, M-11, M-12, M-13, M-19, M-67, M-60 y muros no estructurales | 2026-08-31 | 2026-09-28 | 2026-09-29 | 28 | 41.4 | 79.8 | 192.8
28229 - PIAZZA PPTO C | M-238 | Autonivelante 1/2" | Concreto | Muros torre 1 eje 13 al 10 entre A - G M-75, M-04, M-70, M-06, M-69, M-65, M-11, M-12, M-13, M-19, M-67, M-60 y muros no estructurales | 2026-08-31 | 2026-09-28 | 2026-09-29 | 28 | 41.4 | 77.7 | 187.7
28229 - PIAZZA PPTO C | M-238 | Autonivelante 1/2" | Concreto | Muros torre 1 eje 13 al 10 entre A - G M-75, M-04, M-70, M-06, M-69, M-65, M-11, M-12, M-13, M-19, M-67, M-60 y muros no estructurales | 2026-08-31 | 2026-09-28 | 2026-09-29 | 28 | 41.4 | 80.2 | 193.7
28229 - PIAZZA PPTO C | M-238 | Autonivelante 1/2" | Concreto | Muros torre 1 eje 13 al 10 entre A - G M-75, M-04, M-70, M-06, M-69, M-65, M-11, M-12, M-13, M-19, M-67, M-60 y muros no estructurales | 2026-08-31 | 2026-09-14 | 2026-09-16 | 14 | 41.4 | 68.6 | 165.7
28229 - PIAZZA PPTO C | M-238 | Autonivelante 1/2" | Concreto | Muros torre 1 eje 13 al 10 entre A - G M-75, M-04, M-70, M-06, M-69, M-65, M-11, M-12, M-13, M-19, M-67, M-60 y muros no estructurales | 2026-08-31 | 2026-09-14 | 2026-09-16 | 14 | 41.4 | 69.9 | 168.8
28229 - PIAZZA PPTO C | M-238 | Autonivelante 1/2" | Concreto | Muros torre 1 eje 13 al 10 entre A - G M-75, M-04, M-70, M-06, M-69, M-65, M-11, M-12, M-13, M-19, M-67, M-60 y muros no estructurales | 2026-08-31 | 2026-09-03 | 2026-09-09 | 3 | 41.4 | 49.9 | 120.5
28229 - PIAZZA PPTO C | M-238 | Autonivelante 1/2" | Concreto | Muros torre 1 eje 13 al 10 entre A - G M-75, M-04, M-70, M-06, M-69, M-65, M-11, M-12, M-13, M-19, M-67, M-60 y muros no estructurales | 2026-08-31 | 2026-09-03 | 2026-09-09 | 3 | 41.4 | 50.6 | 122.2
28229 - PIAZZA PPTO C | M-241 | No especificado | Concreto | Muros torre 1 eje 8 al 6 entre A - G, M-62, M-60, M-03, M-59, M-10, M-58, M-17, M-26, - M-37, M-61, M-37A, M-64, M-63, M-31, M-27 y muros no estructurales | 2026-09-02 | 2026-09-30 | 2026-10-01 | 28 | 41.4 | 76.6 | 185
28229 - PIAZZA PPTO C | M-241 | No especificado | Concreto | Muros torre 1 eje 8 al 6 entre A - G, M-62, M-60, M-03, M-59, M-10, M-58, M-17, M-26, - M-37, M-61, M-37A, M-64, M-63, M-31, M-27 y muros no estructurales | 2026-09-02 | 2026-09-30 | 2026-10-01 | 28 | 41.4 | 74.3 | 179.5
28229 - PIAZZA PPTO C | M-241 | No especificado | Concreto | Muros torre 1 eje 8 al 6 entre A - G, M-62, M-60, M-03, M-59, M-10, M-58, M-17, M-26, - M-37, M-61, M-37A, M-64, M-63, M-31, M-27 y muros no estructurales | 2026-09-02 | 2026-09-30 | 2026-10-01 | 28 | 41.4 | 76.4 | 184.5
28229 - PIAZZA PPTO C | M-241 | No especificado | Concreto | Muros torre 1 eje 8 al 6 entre A - G, M-62, M-60, M-03, M-59, M-10, M-58, M-17, M-26, - M-37, M-61, M-37A, M-64, M-63, M-31, M-27 y muros no estructurales | 2026-09-02 | 2026-09-16 | 2026-09-16 | 14 | 41.4 | 62 | 149.8
28229 - PIAZZA PPTO C | M-241 | No especificado | Concreto | Muros torre 1 eje 8 al 6 entre A - G, M-62, M-60, M-03, M-59, M-10, M-58, M-17, M-26, - M-37, M-61, M-37A, M-64, M-63, M-31, M-27 y muros no estructurales | 2026-09-02 | 2026-09-16 | 2026-09-16 | 14 | 41.4 | 63 | 152.2
28229 - PIAZZA PPTO C | M-241 | No especificado | Concreto | Muros torre 1 eje 8 al 6 entre A - G, M-62, M-60, M-03, M-59, M-10, M-58, M-17, M-26, - M-37, M-61, M-37A, M-64, M-63, M-31, M-27 y muros no estructurales | 2026-09-02 | 2026-09-09 | 2026-09-11 | 7 | 41.4 | 51.1 | 123.4
28229 - PIAZZA PPTO C | M-241 | No especificado | Concreto | Muros torre 1 eje 8 al 6 entre A - G, M-62, M-60, M-03, M-59, M-10, M-58, M-17, M-26, - M-37, M-61, M-37A, M-64, M-63, M-31, M-27 y muros no estructurales | 2026-09-02 | 2026-09-09 | 2026-09-11 | 7 | 41.4 | 51.9 | 125.4
28229 - PIAZZA PPTO C | M-241 | No especificado | Concreto | Muros torre 1 eje 8 al 6 entre A - G, M-62, M-60, M-03, M-59, M-10, M-58, M-17, M-26, - M-37, M-61, M-37A, M-64, M-63, M-31, M-27 y muros no estructurales | 2026-09-02 | 2026-09-05 | 2026-09-09 | 3 | 41.4 | 46.3 | 111.8
28229 - PIAZZA PPTO C | M-241 | No especificado | Concreto | Muros torre 1 eje 8 al 6 entre A - G, M-62, M-60, M-03, M-59, M-10, M-58, M-17, M-26, - M-37, M-61, M-37A, M-64, M-63, M-31, M-27 y muros no estructurales | 2026-09-02 | 2026-09-05 | 2026-09-09 | 3 | 41.4 | 49.1 | 118.6
28229 - PIAZZA PPTO C | M-244 | Autocompactante 1/2" | Concreto | Muros torre 1 ejes 5 al 1 entre A - C M-56, M-16, M-09, M-52, M-02, M-51, M-48, M-49, M-05, M-08, M-15, M-46 y muros no estructurales | 2026-09-04 | 2026-10-02 | 2026-10-02 | 28 | 41.4 | 65.8 | 158.9
28229 - PIAZZA PPTO C | M-244 | Autocompactante 1/2" | Concreto | Muros torre 1 ejes 5 al 1 entre A - C M-56, M-16, M-09, M-52, M-02, M-51, M-48, M-49, M-05, M-08, M-15, M-46 y muros no estructurales | 2026-09-04 | 2026-10-02 | 2026-10-02 | 28 | 41.4 | 64.6 | 156
28229 - PIAZZA PPTO C | M-244 | Autocompactante 1/2" | Concreto | Muros torre 1 ejes 5 al 1 entre A - C M-56, M-16, M-09, M-52, M-02, M-51, M-48, M-49, M-05, M-08, M-15, M-46 y muros no estructurales | 2026-09-04 | 2026-10-02 | 2026-10-02 | 28 | 41.4 | 65.1 | 157.2
28229 - PIAZZA PPTO C | M-244 | Autocompactante 1/2" | Concreto | Muros torre 1 ejes 5 al 1 entre A - C M-56, M-16, M-09, M-52, M-02, M-51, M-48, M-49, M-05, M-08, M-15, M-46 y muros no estructurales | 2026-09-04 | 2026-09-18 | 2026-09-18 | 14 | 41.4 | 55 | 132.9
28229 - PIAZZA PPTO C | M-244 | Autocompactante 1/2" | Concreto | Muros torre 1 ejes 5 al 1 entre A - C M-56, M-16, M-09, M-52, M-02, M-51, M-48, M-49, M-05, M-08, M-15, M-46 y muros no estructurales | 2026-09-04 | 2026-09-18 | 2026-09-18 | 14 | 41.4 | 53.9 | 130.2
28229 - PIAZZA PPTO C | M-244 | Autocompactante 1/2" | Concreto | Muros torre 1 ejes 5 al 1 entre A - C M-56, M-16, M-09, M-52, M-02, M-51, M-48, M-49, M-05, M-08, M-15, M-46 y muros no estructurales | 2026-09-04 | 2026-09-11 | 2026-09-14 | 7 | 41.4 | 44.4 | 107.2
28229 - PIAZZA PPTO C | M-244 | Autocompactante 1/2" | Concreto | Muros torre 1 ejes 5 al 1 entre A - C M-56, M-16, M-09, M-52, M-02, M-51, M-48, M-49, M-05, M-08, M-15, M-46 y muros no estructurales | 2026-09-04 | 2026-09-11 | 2026-09-14 | 7 | 41.4 | 44.9 | 108.5
28229 - PIAZZA PPTO C | M-244 | Autocompactante 1/2" | Concreto | Muros torre 1 ejes 5 al 1 entre A - C M-56, M-16, M-09, M-52, M-02, M-51, M-48, M-49, M-05, M-08, M-15, M-46 y muros no estructurales | 2026-09-04 | 2026-09-08 | 2026-09-11 | 4 | 41.4 | 35.3 | 85.3
28229 - PIAZZA PPTO C | M-244 | Autocompactante 1/2" | Concreto | Muros torre 1 ejes 5 al 1 entre A - C M-56, M-16, M-09, M-52, M-02, M-51, M-48, M-49, M-05, M-08, M-15, M-46 y muros no estructurales | 2026-09-04 | 2026-09-08 | 2026-09-11 | 4 | 41.4 | 35.8 | 86.5
28229 - PIAZZA PPTO C | M-249 | Autocompactante 1/2" | Concreto | Muros torre 1 eje 8 al 1 entre A - G, M-40, M-57, M-36, M-25, M-55, M-35, M-39, M-54, M-30, M-24, M-53, M-14, M-07, M-41, M-01 y muros no estructurales | 2026-09-08 | 2026-10-06 | 2026-10-26 | 28 | 41.4 | 63.3 | 152.9
28229 - PIAZZA PPTO C | M-249 | Autocompactante 1/2" | Concreto | Muros torre 1 eje 8 al 1 entre A - G, M-40, M-57, M-36, M-25, M-55, M-35, M-39, M-54, M-30, M-24, M-53, M-14, M-07, M-41, M-01 y muros no estructurales | 2026-09-08 | 2026-10-06 | 2026-10-26 | 28 | 41.4 | 63 | 152.2
28229 - PIAZZA PPTO C | M-249 | Autocompactante 1/2" | Concreto | Muros torre 1 eje 8 al 1 entre A - G, M-40, M-57, M-36, M-25, M-55, M-35, M-39, M-54, M-30, M-24, M-53, M-14, M-07, M-41, M-01 y muros no estructurales | 2026-09-08 | 2026-10-06 | 2026-10-26 | 28 | 41.4 | 63.4 | 153.1
28229 - PIAZZA PPTO C | M-249 | Autocompactante 1/2" | Concreto | Muros torre 1 eje 8 al 1 entre A - G, M-40, M-57, M-36, M-25, M-55, M-35, M-39, M-54, M-30, M-24, M-53, M-14, M-07, M-41, M-01 y muros no estructurales | 2026-09-08 | 2026-09-22 | 2026-09-22 | 14 | 41.4 | 52.7 | 127.3
28229 - PIAZZA PPTO C | M-249 | Autocompactante 1/2" | Concreto | Muros torre 1 eje 8 al 1 entre A - G, M-40, M-57, M-36, M-25, M-55, M-35, M-39, M-54, M-30, M-24, M-53, M-14, M-07, M-41, M-01 y muros no estructurales | 2026-09-08 | 2026-09-22 | 2026-09-22 | 14 | 41.4 | 53.3 | 128.7
28229 - PIAZZA PPTO C | M-249 | Autocompactante 1/2" | Concreto | Muros torre 1 eje 8 al 1 entre A - G, M-40, M-57, M-36, M-25, M-55, M-35, M-39, M-54, M-30, M-24, M-53, M-14, M-07, M-41, M-01 y muros no estructurales | 2026-09-08 | 2026-09-15 | 2026-09-16 | 7 | 41.4 | 47 | 113.5
28229 - PIAZZA PPTO C | M-249 | Autocompactante 1/2" | Concreto | Muros torre 1 eje 8 al 1 entre A - G, M-40, M-57, M-36, M-25, M-55, M-35, M-39, M-54, M-30, M-24, M-53, M-14, M-07, M-41, M-01 y muros no estructurales | 2026-09-08 | 2026-09-15 | 2026-09-16 | 7 | 41.4 | 47.8 | 115.5
28229 - PIAZZA PPTO C | M-249 | Autocompactante 1/2" | Concreto | Muros torre 1 eje 8 al 1 entre A - G, M-40, M-57, M-36, M-25, M-55, M-35, M-39, M-54, M-30, M-24, M-53, M-14, M-07, M-41, M-01 y muros no estructurales | 2026-09-08 | 2026-09-11 | 2026-09-14 | 3 | 41.4 | 42.1 | 101.7
28229 - PIAZZA PPTO C | M-249 | Autocompactante 1/2" | Concreto | Muros torre 1 eje 8 al 1 entre A - G, M-40, M-57, M-36, M-25, M-55, M-35, M-39, M-54, M-30, M-24, M-53, M-14, M-07, M-41, M-01 y muros no estructurales | 2026-09-08 | 2026-09-11 | 2026-09-14 | 3 | 41.4 | 42.7 | 103.1
28229 - PIAZZA PPTO C | M-276 | Autocompactante 1/2" | Concreto | Muros torre 1 eje 3 al 1 entre D-G apt 204 y eje 2 al 4 entre A-C apt 201 | 2026-09-28 | 2026-10-26 | 2026-10-26 | 28 | 41.4 | 79.6 | 192.3
28229 - PIAZZA PPTO C | M-276 | Autocompactante 1/2" | Concreto | Muros torre 1 eje 3 al 1 entre D-G apt 204 y eje 2 al 4 entre A-C apt 201 | 2026-09-28 | 2026-10-26 | 2026-10-26 | 28 | 41.4 | 78 | 188.4
28229 - PIAZZA PPTO C | M-276 | Autocompactante 1/2" | Concreto | Muros torre 1 eje 3 al 1 entre D-G apt 204 y eje 2 al 4 entre A-C apt 201 | 2026-09-28 | 2026-10-26 | 2026-10-26 | 28 | 41.4 | 77.8 | 187.9
28229 - PIAZZA PPTO C | M-276 | Autocompactante 1/2" | Concreto | Muros torre 1 eje 3 al 1 entre D-G apt 204 y eje 2 al 4 entre A-C apt 201 | 2026-09-28 | 2026-10-12 | 2026-10-26 | 14 | 41.4 | 66.2 | 159.9
28229 - PIAZZA PPTO C | M-276 | Autocompactante 1/2" | Concreto | Muros torre 1 eje 3 al 1 entre D-G apt 204 y eje 2 al 4 entre A-C apt 201 | 2026-09-28 | 2026-10-12 | 2026-10-26 | 14 | 41.4 | 65.3 | 157.7
28229 - PIAZZA PPTO C | M-276 | Autocompactante 1/2" | Concreto | Muros torre 1 eje 3 al 1 entre D-G apt 204 y eje 2 al 4 entre A-C apt 201 | 2026-09-28 | 2026-10-05 | 2026-10-26 | 7 | 41.4 | 54.4 | 131.4
28229 - PIAZZA PPTO C | M-276 | Autocompactante 1/2" | Concreto | Muros torre 1 eje 3 al 1 entre D-G apt 204 y eje 2 al 4 entre A-C apt 201 | 2026-09-28 | 2026-10-05 | 2026-10-26 | 7 | 41.4 | 55.1 | 133.1
28229 - PIAZZA PPTO C | M-276 | Autocompactante 1/2" | Concreto | Muros torre 1 eje 3 al 1 entre D-G apt 204 y eje 2 al 4 entre A-C apt 201 | 2026-09-28 | 2026-10-01 | 2026-10-26 | 3 | 41.4 | 45.8 | 110.6
28229 - PIAZZA PPTO C | M-276 | Autocompactante 1/2" | Concreto | Muros torre 1 eje 3 al 1 entre D-G apt 204 y eje 2 al 4 entre A-C apt 201 | 2026-09-28 | 2026-10-01 | 2026-10-26 | 3 | 41.4 | 45.4 | 109.7
28229 - PIAZZA PPTO C | M-278 | Autocompactante 1/2" | Concreto | Complete de muros del apt 204 torre 1 eje 3 al 1 entre A-C | 2026-09-29 | 2026-10-27 | 2026-10-28 | 28 | 41.4 | 55.9 | 135
28229 - PIAZZA PPTO C | M-278 | Autocompactante 1/2" | Concreto | Complete de muros del apt 204 torre 1 eje 3 al 1 entre A-C | 2026-09-29 | 2026-10-27 | 2026-10-28 | 28 | 41.4 | 55.8 | 134.8
28229 - PIAZZA PPTO C | M-278 | Autocompactante 1/2" | Concreto | Complete de muros del apt 204 torre 1 eje 3 al 1 entre A-C | 2026-09-29 | 2026-10-27 | 2026-10-28 | 28 | 41.4 | 54.3 | 131.2
28229 - PIAZZA PPTO C | M-278 | Autocompactante 1/2" | Concreto | Complete de muros del apt 204 torre 1 eje 3 al 1 entre A-C | 2026-09-29 | 2026-10-13 | 2026-10-26 | 14 | 41.4 | 45.9 | 110.9
28229 - PIAZZA PPTO C | M-278 | Autocompactante 1/2" | Concreto | Complete de muros del apt 204 torre 1 eje 3 al 1 entre A-C | 2026-09-29 | 2026-10-13 | 2026-10-26 | 14 | 41.4 | 44.9 | 108.5
28229 - PIAZZA PPTO C | M-278 | Autocompactante 1/2" | Concreto | Complete de muros del apt 204 torre 1 eje 3 al 1 entre A-C | 2026-09-29 | 2026-10-06 | 2026-10-08 | 7 | 41.4 | 40.1 | 96.9
28229 - PIAZZA PPTO C | M-278 | Autocompactante 1/2" | Concreto | Complete de muros del apt 204 torre 1 eje 3 al 1 entre A-C | 2026-09-29 | 2026-10-06 | 2026-10-08 | 7 | 41.4 | 39.6 | 95.7
28229 - PIAZZA PPTO C | M-278 | Autocompactante 1/2" | Concreto | Complete de muros del apt 204 torre 1 eje 3 al 1 entre A-C | 2026-09-29 | 2026-10-02 | 2026-10-26 | 3 | 41.4 | 28.5 | 68.8
28229 - PIAZZA PPTO C | M-278 | Autocompactante 1/2" | Concreto | Complete de muros del apt 204 torre 1 eje 3 al 1 entre A-C | 2026-09-29 | 2026-10-02 | 2026-10-26 | 3 | 41.4 | 28.1 | 67.9
28229 - PIAZZA PPTO C | M-290 | Autocompactante 1/2" | Concreto | Muros torre 1 eje 5 al 7 entre A-G apt. 303 y 305 | 2026-10-03 | 2026-10-17 | 2026-10-19 | 14 | 41.4 | 53.3 | 128.7
28229 - PIAZZA PPTO C | M-290 | Autocompactante 1/2" | Concreto | Muros torre 1 eje 5 al 7 entre A-G apt. 303 y 305 | 2026-10-03 | 2026-10-17 | 2026-10-19 | 14 | 41.4 | 54.6 | 131.9
28229 - PIAZZA PPTO C | M-290 | Autocompactante 1/2" | Concreto | Muros torre 1 eje 5 al 7 entre A-G apt. 303 y 305 | 2026-10-03 | 2026-10-10 | 2026-10-13 | 7 | 41.4 | 44.9 | 108.5
28229 - PIAZZA PPTO C | M-290 | Autocompactante 1/2" | Concreto | Muros torre 1 eje 5 al 7 entre A-G apt. 303 y 305 | 2026-10-03 | 2026-10-10 | 2026-10-13 | 7 | 41.4 | 44.6 | 107.7
28229 - PIAZZA PPTO C | M-290 | Autocompactante 1/2" | Concreto | Muros torre 1 eje 5 al 7 entre A-G apt. 303 y 305 | 2026-10-03 | 2026-10-06 | 2026-10-08 | 3 | 41.4 | 37.2 | 89.9
28229 - PIAZZA PPTO C | M-290 | Autocompactante 1/2" | Concreto | Muros torre 1 eje 5 al 7 entre A-G apt. 303 y 305 | 2026-10-03 | 2026-10-06 | 2026-10-08 | 3 | 41.4 | 36.4 | 87.9
28229 - PIAZZA PPTO C | M-295 | Outinord IND 1/2" | Concreto | Vigas de cimentación eje 1 al 7 entre H-D y placa eje 7 al 13 entre A-D cuarto de depositos | 2026-10-07 | 2026-10-21 | 2026-10-21 | 14 | 34.5 | 50.9 | 147.5
28229 - PIAZZA PPTO C | M-295 | Outinord IND 1/2" | Concreto | Vigas de cimentación eje 1 al 7 entre H-D y placa eje 7 al 13 entre A-D cuarto de depositos | 2026-10-07 | 2026-10-21 | 2026-10-21 | 14 | 34.5 | 50.1 | 145.2
28229 - PIAZZA PPTO C | M-295 | Outinord IND 1/2" | Concreto | Vigas de cimentación eje 1 al 7 entre H-D y placa eje 7 al 13 entre A-D cuarto de depositos | 2026-10-07 | 2026-10-14 | 2026-10-15 | 7 | 34.5 | 42.7 | 123.8
28229 - PIAZZA PPTO C | M-295 | Outinord IND 1/2" | Concreto | Vigas de cimentación eje 1 al 7 entre H-D y placa eje 7 al 13 entre A-D cuarto de depositos | 2026-10-07 | 2026-10-14 | 2026-10-15 | 7 | 34.5 | 42.3 | 122.6
28229 - PIAZZA PPTO C | M-295 | Outinord IND 1/2" | Concreto | Vigas de cimentación eje 1 al 7 entre H-D y placa eje 7 al 13 entre A-D cuarto de depositos | 2026-10-07 | 2026-10-13 | 2026-10-15 | 6 | 34.5 | 39.4 | 114.2
28229 - PIAZZA PPTO C | M-295 | Outinord IND 1/2" | Concreto | Vigas de cimentación eje 1 al 7 entre H-D y placa eje 7 al 13 entre A-D cuarto de depositos | 2026-10-07 | 2026-10-13 | 2026-10-15 | 6 | 34.5 | 39.1 | 113.3
28229 - PIAZZA PPTO C | M-296 | Outinord IND 1/2" | Concreto | Vigas de cimentación eje 1 al 7 entre H-D y placa contrapiso eje 13 al 7 entre -AD cuarto de depositos | 2026-10-07 | 2026-10-21 | 2026-10-21 | 14 | 34.5 | 41 | 118.8
28229 - PIAZZA PPTO C | M-296 | Outinord IND 1/2" | Concreto | Vigas de cimentación eje 1 al 7 entre H-D y placa contrapiso eje 13 al 7 entre -AD cuarto de depositos | 2026-10-07 | 2026-10-21 | 2026-10-21 | 14 | 34.5 | 40.6 | 117.7
28229 - PIAZZA PPTO C | M-296 | Outinord IND 1/2" | Concreto | Vigas de cimentación eje 1 al 7 entre H-D y placa contrapiso eje 13 al 7 entre -AD cuarto de depositos | 2026-10-07 | 2026-10-14 | 2026-10-15 | 7 | 34.5 | 34.2 | 99.1
28229 - PIAZZA PPTO C | M-296 | Outinord IND 1/2" | Concreto | Vigas de cimentación eje 1 al 7 entre H-D y placa contrapiso eje 13 al 7 entre -AD cuarto de depositos | 2026-10-07 | 2026-10-14 | 2026-10-15 | 7 | 34.5 | 33.8 | 98
28229 - PIAZZA PPTO C | M-296 | Outinord IND 1/2" | Concreto | Vigas de cimentación eje 1 al 7 entre H-D y placa contrapiso eje 13 al 7 entre -AD cuarto de depositos | 2026-10-07 | 2026-10-13 | 2026-10-15 | 6 | 34.5 | 30.7 | 89
28229 - PIAZZA PPTO C | M-296 | Outinord IND 1/2" | Concreto | Vigas de cimentación eje 1 al 7 entre H-D y placa contrapiso eje 13 al 7 entre -AD cuarto de depositos | 2026-10-07 | 2026-10-13 | 2026-10-15 | 6 | 34.5 | 30.6 | 88.7
28229 - PIAZZA PPTO C | M-297 | Outinord IND 1/2" | Concreto | Vigas de cimentación eje 1 al 7 entre H-D y placa contrapiso eje 13 al 7 entre -AD cuarto de depositos | 2026-10-07 | 2026-10-21 | 2026-10-21 | 14 | 34.5 | 38.6 | 111.9
28229 - PIAZZA PPTO C | M-297 | Outinord IND 1/2" | Concreto | Vigas de cimentación eje 1 al 7 entre H-D y placa contrapiso eje 13 al 7 entre -AD cuarto de depositos | 2026-10-07 | 2026-10-21 | 2026-10-21 | 14 | 34.5 | 37.8 | 109.6
28229 - PIAZZA PPTO C | M-297 | Outinord IND 1/2" | Concreto | Vigas de cimentación eje 1 al 7 entre H-D y placa contrapiso eje 13 al 7 entre -AD cuarto de depositos | 2026-10-07 | 2026-10-14 | 2026-10-15 | 7 | 34.5 | 32 | 92.8
28229 - PIAZZA PPTO C | M-297 | Outinord IND 1/2" | Concreto | Vigas de cimentación eje 1 al 7 entre H-D y placa contrapiso eje 13 al 7 entre -AD cuarto de depositos | 2026-10-07 | 2026-10-14 | 2026-10-15 | 7 | 34.5 | 31.5 | 91.3
28229 - PIAZZA PPTO C | M-297 | Outinord IND 1/2" | Concreto | Vigas de cimentación eje 1 al 7 entre H-D y placa contrapiso eje 13 al 7 entre -AD cuarto de depositos | 2026-10-07 | 2026-10-13 | 2026-10-15 | 6 | 34.5 | 28.3 | 82
28229 - PIAZZA PPTO C | M-297 | Outinord IND 1/2" | Concreto | Vigas de cimentación eje 1 al 7 entre H-D y placa contrapiso eje 13 al 7 entre -AD cuarto de depositos | 2026-10-07 | 2026-10-13 | 2026-10-15 | 6 | 34.5 | 27.8 | 80.6
28229 - PIAZZA PPTO C | M-304 | 20044418 | Concreto | Muros torre 1 eje 10 al 13 entre A - G APT 403 y 404 | 2026-10-13 | 2026-10-27 | 2026-10-28 | 14 | 42 | 52.1 | 124
28229 - PIAZZA PPTO C | M-304 | 20044418 | Concreto | Muros torre 1 eje 10 al 13 entre A - G APT 403 y 404 | 2026-10-13 | 2026-10-27 | 2026-10-28 | 14 | 42 | 50.9 | 121.2
28229 - PIAZZA PPTO C | M-304 | 20044418 | Concreto | Muros torre 1 eje 10 al 13 entre A - G APT 403 y 404 | 2026-10-13 | 2026-10-20 | 2026-10-21 | 7 | 42 | 42.5 | 101.2
28229 - PIAZZA PPTO C | M-304 | 20044418 | Concreto | Muros torre 1 eje 10 al 13 entre A - G APT 403 y 404 | 2026-10-13 | 2026-10-20 | 2026-10-21 | 7 | 42 | 42.1 | 100.2
28229 - PIAZZA PPTO C | M-304 | 20044418 | Concreto | Muros torre 1 eje 10 al 13 entre A - G APT 403 y 404 | 2026-10-13 | 2026-10-16 | 2026-10-21 | 3 | 42 | 32.1 | 76.4
28229 - PIAZZA PPTO C | M-304 | 20044418 | Concreto | Muros torre 1 eje 10 al 13 entre A - G APT 403 y 404 | 2026-10-13 | 2026-10-16 | 2026-10-21 | 3 | 42 | 31.8 | 75.7
28229 - PIAZZA PPTO C | M-306 | 20070609 | Concreto | Semisótano tanque de agua potable eje D al A | 2026-10-14 | 2026-10-28 | 2026-10-28 | 14 | 28 | 37.1 | 132.5
28229 - PIAZZA PPTO C | M-306 | 20070609 | Concreto | Semisótano tanque de agua potable eje D al A | 2026-10-14 | 2026-10-28 | 2026-10-28 | 14 | 28 | 35.3 | 126.1
28229 - PIAZZA PPTO C | M-306 | 20070609 | Concreto | Semisótano tanque de agua potable eje D al A | 2026-10-14 | 2026-10-21 | 2026-10-22 | 7 | 28 | 30.7 | 109.6
28229 - PIAZZA PPTO C | M-306 | 20070609 | Concreto | Semisótano tanque de agua potable eje D al A | 2026-10-14 | 2026-10-21 | 2026-10-22 | 7 | 28 | 30.5 | 108.9
28229 - PIAZZA PPTO C | M-306 | 20070609 | Concreto | Semisótano tanque de agua potable eje D al A | 2026-10-14 | 2026-10-17 | 2026-10-21 | 3 | 28 | 22.7 | 81.1
28229 - PIAZZA PPTO C | M-306 | 20070609 | Concreto | Semisótano tanque de agua potable eje D al A | 2026-10-14 | 2026-10-17 | 2026-10-21 | 3 | 28 | 23 | 82.1
28229 - PIAZZA PPTO C | M-307 | 20070609 | Concreto | Semisótano tanque de agua potable eje D al A | 2026-10-14 | 2026-10-28 | 2026-10-28 | 14 | 28 | 32 | 114.3
28229 - PIAZZA PPTO C | M-307 | 20070609 | Concreto | Semisótano tanque de agua potable eje D al A | 2026-10-14 | 2026-10-28 | 2026-10-28 | 14 | 28 | 32.4 | 115.7
28229 - PIAZZA PPTO C | M-307 | 20070609 | Concreto | Semisótano tanque de agua potable eje D al A | 2026-10-14 | 2026-10-21 | 2026-10-22 | 7 | 28 | 26.5 | 94.6
28229 - PIAZZA PPTO C | M-307 | 20070609 | Concreto | Semisótano tanque de agua potable eje D al A | 2026-10-14 | 2026-10-21 | 2026-10-22 | 7 | 28 | 26.2 | 93.6
28229 - PIAZZA PPTO C | M-307 | 20070609 | Concreto | Semisótano tanque de agua potable eje D al A | 2026-10-14 | 2026-10-17 | 2026-10-21 | 3 | 28 | 19.8 | 70.7
28229 - PIAZZA PPTO C | M-307 | 20070609 | Concreto | Semisótano tanque de agua potable eje D al A | 2026-10-14 | 2026-10-17 | 2026-10-21 | 3 | 28 | 19.4 | 69.3
28229 - PIAZZA PPTO C | M-308 | 20044418 | Concreto | Muros torre 1 eje 6 al 10 entre D - G apt 403 y eje 8 al 10 entre A - D | 2026-10-14 | 2026-10-28 | 2026-10-28 | 14 | 42 | 56.8 | 135.2
28229 - PIAZZA PPTO C | M-308 | 20044418 | Concreto | Muros torre 1 eje 6 al 10 entre D - G apt 403 y eje 8 al 10 entre A - D | 2026-10-14 | 2026-10-28 | 2026-10-28 | 14 | 42 | 55.3 | 131.7
28229 - PIAZZA PPTO C | M-308 | 20044418 | Concreto | Muros torre 1 eje 6 al 10 entre D - G apt 403 y eje 8 al 10 entre A - D | 2026-10-14 | 2026-10-21 | 2026-10-22 | 7 | 42 | 48.2 | 114.8
28229 - PIAZZA PPTO C | M-308 | 20044418 | Concreto | Muros torre 1 eje 6 al 10 entre D - G apt 403 y eje 8 al 10 entre A - D | 2026-10-14 | 2026-10-21 | 2026-10-22 | 7 | 42 | 47.7 | 113.6
28229 - PIAZZA PPTO C | M-308 | 20044418 | Concreto | Muros torre 1 eje 6 al 10 entre D - G apt 403 y eje 8 al 10 entre A - D | 2026-10-14 | 2026-10-17 | 2026-10-21 | 3 | 42 | 38.3 | 91.2
28229 - PIAZZA PPTO C | M-308 | 20044418 | Concreto | Muros torre 1 eje 6 al 10 entre D - G apt 403 y eje 8 al 10 entre A - D | 2026-10-14 | 2026-10-17 | 2026-10-21 | 3 | 42 | 38 | 90.5
28229 - PIAZZA PPTO C | M-310 | Autocompactante | Concreto | Muros torre 1 eje 6 al 4 entre A - C apt 406 | 2026-10-15 | 2026-10-22 | 2026-10-22 | 7 | 42 | 47.1 | 112.1
28229 - PIAZZA PPTO C | M-310 | Autocompactante | Concreto | Muros torre 1 eje 6 al 4 entre A - C apt 406 | 2026-10-15 | 2026-10-22 | 2026-10-22 | 7 | 42 | 47.9 | 114
28229 - PIAZZA PPTO C | M-310 | Autocompactante | Concreto | Muros torre 1 eje 6 al 4 entre A - C apt 406 | 2026-10-15 | 2026-10-20 | 2026-10-22 | 5 | 42 | 46.5 | 110.7
28229 - PIAZZA PPTO C | M-310 | Autocompactante | Concreto | Muros torre 1 eje 6 al 4 entre A - C apt 406 | 2026-10-15 | 2026-10-20 | 2026-10-22 | 5 | 42 | 45.6 | 108.6
28229 - PIAZZA PPTO C | M-312 | Outinord IND 1" | Concreto | Escalera torre 1 E-1 y escalera E - 2 | 2026-10-16 | 2026-10-23 | 2026-10-26 | 7 | 35 | 31.9 | 91.1
28229 - PIAZZA PPTO C | M-312 | Outinord IND 1" | Concreto | Escalera torre 1 E-1 y escalera E - 2 | 2026-10-16 | 2026-10-21 | 2026-10-26 | 7 | 35 | 32.2 | 92
28229 - PIAZZA PPTO C | M-312 | Outinord IND 1" | Concreto | Escalera torre 1 E-1 y escalera E - 2 | 2026-10-16 | 2026-10-20 | 2026-10-22 | 4 | 35 | 28 | 80
28229 - PIAZZA PPTO C | M-312 | Outinord IND 1" | Concreto | Escalera torre 1 E-1 y escalera E - 2 | 2026-10-16 | 2026-10-20 | 2026-10-22 | 4 | 35 | 27.2 | 77.7
28229 - PIAZZA PPTO C | M-313 | Autocompactante | Concreto | Muros torre 1 eje 7 al 13 entre D - G apt 301 y apt 302 | 2026-10-16 | 2026-10-23 | 2026-10-26 | 7 | 42 | 48.8 | 116.2
28229 - PIAZZA PPTO C | M-313 | Autocompactante | Concreto | Muros torre 1 eje 7 al 13 entre D - G apt 301 y apt 302 | 2026-10-16 | 2026-10-23 | 2026-10-26 | 7 | 42 | 48 | 114.3
28229 - PIAZZA PPTO C | M-313 | Autocompactante | Concreto | Muros torre 1 eje 7 al 13 entre D - G apt 301 y apt 302 | 2026-10-16 | 2026-10-20 | 2026-10-22 | 4 | 42 | 42.2 | 100.5
28229 - PIAZZA PPTO C | M-313 | Autocompactante | Concreto | Muros torre 1 eje 7 al 13 entre D - G apt 301 y apt 302 | 2026-10-16 | 2026-10-20 | 2026-10-22 | 4 | 42 | 41.8 | 99.5
28229 - PIAZZA PPTO C | M-318 | Autocompactante | Concreto | Muros torre 1 eje 3 al 1 entre A - G complete de apartamentos 401 y 406 | 2026-10-17 | 2026-10-24 | 2026-10-26 | 7 | 42 | 41.9 | 99.8
28229 - PIAZZA PPTO C | M-318 | Autocompactante | Concreto | Muros torre 1 eje 3 al 1 entre A - G complete de apartamentos 401 y 406 | 2026-10-17 | 2026-10-24 | 2026-10-26 | 7 | 42 | 41.5 | 98.8
28229 - PIAZZA PPTO C | M-318 | Autocompactante | Concreto | Muros torre 1 eje 3 al 1 entre A - G complete de apartamentos 401 y 406 | 2026-10-17 | 2026-10-20 | 2026-10-22 | 3 | 42 | 27.6 | 65.7
28229 - PIAZZA PPTO C | M-318 | Autocompactante | Concreto | Muros torre 1 eje 3 al 1 entre A - G complete de apartamentos 401 y 406 | 2026-10-17 | 2026-10-20 | 2026-10-22 | 3 | 42 | 26.2 | 62.4
28229 - PIAZZA PPTO C | M-319 | Autocompactante | Concreto | Muros torre 2 eje 10 al 13 entre A - D cuarto de depositos piso 1 | 2026-10-19 | 2026-10-26 | 2026-10-26 | 7 | 42 | 38.5 | 91.7
28229 - PIAZZA PPTO C | M-319 | Autocompactante | Concreto | Muros torre 2 eje 10 al 13 entre A - D cuarto de depositos piso 1 | 2026-10-19 | 2026-10-26 | 2026-10-26 | 7 | 42 | 38 | 90.5
28229 - PIAZZA PPTO C | M-319 | Autocompactante | Concreto | Muros torre 2 eje 10 al 13 entre A - D cuarto de depositos piso 1 | 2026-10-19 | 2026-10-22 | 2026-10-22 | 3 | 42 | 33.3 | 79.3
28229 - PIAZZA PPTO C | M-319 | Autocompactante | Concreto | Muros torre 2 eje 10 al 13 entre A - D cuarto de depositos piso 1 | 2026-10-19 | 2026-10-22 | 2026-10-22 | 3 | 42 | 32.9 | 78.3
28229 - PIAZZA PPTO C | M-321 | Autocompactante | Concreto | Muros torre 1 eje 13 al 10 entre A - G APT 503 y apt 504 y columnas C - 10(2) y C-11 (1) nivel de semisótano tanque de agua potable | 2026-10-20 | 2026-10-27 | 2026-10-28 | 7 | 42 | 50.2 | 119.5
28229 - PIAZZA PPTO C | M-321 | Autocompactante | Concreto | Muros torre 1 eje 13 al 10 entre A - G APT 503 y apt 504 y columnas C - 10(2) y C-11 (1) nivel de semisótano tanque de agua potable | 2026-10-20 | 2026-10-27 | 2026-10-28 | 7 | 42 | 49.7 | 118.3
28229 - PIAZZA PPTO C | M-321 | Autocompactante | Concreto | Muros torre 1 eje 13 al 10 entre A - G APT 503 y apt 504 y columnas C - 10(2) y C-11 (1) nivel de semisótano tanque de agua potable | 2026-10-20 | 2026-10-23 | 2026-10-26 | 3 | 42 | 42.7 | 101.7
28229 - PIAZZA PPTO C | M-321 | Autocompactante | Concreto | Muros torre 1 eje 13 al 10 entre A - G APT 503 y apt 504 y columnas C - 10(2) y C-11 (1) nivel de semisótano tanque de agua potable | 2026-10-20 | 2026-10-23 | 2026-10-26 | 3 | 42 | 43.7 | 104
28229 - PIAZZA PPTO C | M-323 | Autocompactante | Concreto | Muros torre 1 eje 10 al 5 entre A - G APT 502 y complete de apt 504 | 2026-10-21 | 2026-10-28 | 2026-10-28 | 7 | 42 | 39.6 | 94.3
28229 - PIAZZA PPTO C | M-323 | Autocompactante | Concreto | Muros torre 1 eje 10 al 5 entre A - G APT 502 y complete de apt 504 | 2026-10-21 | 2026-10-28 | 2026-10-28 | 7 | 42 | 39.3 | 93.6
28229 - PIAZZA PPTO C | M-323 | Autocompactante | Concreto | Muros torre 1 eje 10 al 5 entre A - G APT 502 y complete de apt 504 | 2026-10-21 | 2026-10-24 | 2026-10-26 | 3 | 42 | 34.4 | 81.9
28229 - PIAZZA PPTO C | M-323 | Autocompactante | Concreto | Muros torre 1 eje 10 al 5 entre A - G APT 502 y complete de apt 504 | 2026-10-21 | 2026-10-24 | 2026-10-26 | 3 | 42 | 34.9 | 83.1
28229 - PIAZZA PPTO C | M-324 | Autocompactante | Concreto | Muros torre 2 eje 13 al 10 entre E - H Apt 103 | 2026-10-21 | 2026-10-28 | 2026-10-28 | 7 | 42 | 42.7 | 101.7
28229 - PIAZZA PPTO C | M-324 | Autocompactante | Concreto | Muros torre 2 eje 13 al 10 entre E - H Apt 103 | 2026-10-21 | 2026-10-28 | 2026-10-28 | 7 | 42 | 41.6 | 99
28229 - PIAZZA PPTO C | M-324 | Autocompactante | Concreto | Muros torre 2 eje 13 al 10 entre E - H Apt 103 | 2026-10-21 | 2026-10-24 | 2026-10-26 | 3 | 42 | 36.1 | 86
28229 - PIAZZA PPTO C | M-324 | Autocompactante | Concreto | Muros torre 2 eje 13 al 10 entre E - H Apt 103 | 2026-10-21 | 2026-10-24 | 2026-10-26 | 3 | 42 | 34.4 | 81.9
28229 - PIAZZA PPTO C | M-327 | Autocompactante | Concreto | Muros torre 1 eje 4 al 8 entre A-C apt 505 y apt 506 y muros no estructurales | 2026-10-23 | 2026-10-27 | 2026-10-28 | 4 | 42 | 43.6 | 103.8
28229 - PIAZZA PPTO C | M-327 | Autocompactante | Concreto | Muros torre 1 eje 4 al 8 entre A-C apt 505 y apt 506 y muros no estructurales | 2026-10-23 | 2026-10-27 | 2026-10-28 | 4 | 42 | 44.2 | 105.2
28229 - PIAZZA PPTO C | M-328 | Autocompactante | Concreto | Muros torre 2 eje 10 al 7 entre A-H apt 102 y cuarto de depositos y muros no estructurales | 2026-10-23 | 2026-10-27 | 2026-10-28 | 4 | 42 | 41.3 | 98.3
28229 - PIAZZA PPTO C | M-328 | Autocompactante | Concreto | Muros torre 2 eje 10 al 7 entre A-H apt 102 y cuarto de depositos y muros no estructurales | 2026-10-23 | 2026-10-27 | 2026-10-28 | 4 | 42 | 40.2 | 95.7
28229 - PIAZZA PPTO C | M-329 | Autocompactante | Concreto | Muros torre 1 eje 5 al 2 entre H-D complete del apartamento 501 y muros no estructurales | 2026-10-24 | 2026-10-27 | 2026-10-28 | 3 | 42 | 22.2 | 52.9
28229 - PIAZZA PPTO C | M-329 | Autocompactante | Concreto | Muros torre 1 eje 5 al 2 entre H-D complete del apartamento 501 y muros no estructurales | 2026-10-24 | 2026-10-27 | 2026-10-28 | 3 | 42 | 22.9 | 54.5
28229 - PIAZZA PPTO C | M-43 | TREMIE 1" | Concreto | Plazoleta pantalla tramo H-05 | 2026-04-15 | 2026-05-13 | 2026-05-13 | 28 | 27.6 | 38.4 | 139.1
28229 - PIAZZA PPTO C | M-43 | TREMIE 1" | Concreto | Plazoleta pantalla tramo H-05 | 2026-04-15 | 2026-05-13 | 2026-05-13 | 28 | 27.6 | 38 | 137.7
28229 - PIAZZA PPTO C | M-43 | TREMIE 1" | Concreto | Plazoleta pantalla tramo H-05 | 2026-04-15 | 2026-05-13 | 2026-05-13 | 28 | 27.6 | 38.1 | 138
28229 - PIAZZA PPTO C | M-43 | TREMIE 1" | Concreto | Plazoleta pantalla tramo H-05 | 2026-04-15 | 2026-04-29 | 2026-04-29 | 14 | 27.6 | 32.1 | 116.3
28229 - PIAZZA PPTO C | M-43 | TREMIE 1" | Concreto | Plazoleta pantalla tramo H-05 | 2026-04-15 | 2026-04-29 | 2026-04-29 | 14 | 27.6 | 31.9 | 115.6
28229 - PIAZZA PPTO C | M-43 | TREMIE 1" | Concreto | Plazoleta pantalla tramo H-05 | 2026-04-15 | 2026-04-22 | 2026-04-22 | 7 | 27.6 | 26.4 | 95.7
28229 - PIAZZA PPTO C | M-43 | TREMIE 1" | Concreto | Plazoleta pantalla tramo H-05 | 2026-04-15 | 2026-04-22 | 2026-04-22 | 7 | 27.6 | 26.2 | 94.9
28229 - PIAZZA PPTO C | M-43 | TREMIE 1" | Concreto | Plazoleta pantalla tramo H-05 | 2026-04-15 | 2026-04-18 | 2026-04-21 | 3 | 27.6 | 23.5 | 85.1
28229 - PIAZZA PPTO C | M-43 | TREMIE 1" | Concreto | Plazoleta pantalla tramo H-05 | 2026-04-15 | 2026-04-18 | 2026-04-21 | 3 | 27.6 | 23 | 83.3
28229 - PIAZZA PPTO C | M-46 | Tremie 1" | Concreto | Plazoleta barrote # B-143 | 2026-04-16 | 2026-05-14 | 2026-05-14 | 28 | 27.6 | 28.3 | 102.5
28229 - PIAZZA PPTO C | M-46 | Tremie 1" | Concreto | Plazoleta barrote # B-143 | 2026-04-16 | 2026-05-14 | 2026-05-14 | 28 | 27.6 | 27.6 | 100
28229 - PIAZZA PPTO C | M-46 | Tremie 1" | Concreto | Plazoleta barrote # B-143 | 2026-04-16 | 2026-05-14 | 2026-05-14 | 28 | 27.6 | 27.9 | 101.1
28229 - PIAZZA PPTO C | M-46 | Tremie 1" | Concreto | Plazoleta barrote # B-143 | 2026-04-16 | 2026-04-30 | 2026-04-30 | 14 | 27.6 | 23.2 | 84.1
28229 - PIAZZA PPTO C | M-46 | Tremie 1" | Concreto | Plazoleta barrote # B-143 | 2026-04-16 | 2026-04-30 | 2026-04-30 | 14 | 27.6 | 23 | 83.3
28229 - PIAZZA PPTO C | M-46 | Tremie 1" | Concreto | Plazoleta barrote # B-143 | 2026-04-16 | 2026-04-23 | 2026-04-23 | 7 | 27.6 | 20.1 | 72.8
28229 - PIAZZA PPTO C | M-46 | Tremie 1" | Concreto | Plazoleta barrote # B-143 | 2026-04-16 | 2026-04-23 | 2026-04-23 | 7 | 27.6 | 20.3 | 73.6
28229 - PIAZZA PPTO C | M-46 | Tremie 1" | Concreto | Plazoleta barrote # B-143 | 2026-04-16 | 2026-04-19 | 2026-04-21 | 3 | 27.6 | 17.1 | 62
28229 - PIAZZA PPTO C | M-46 | Tremie 1" | Concreto | Plazoleta barrote # B-143 | 2026-04-16 | 2026-04-19 | 2026-04-21 | 3 | 27.6 | 16.8 | 60.9
28229 - PIAZZA PPTO C | M-50 | Tremie 1" | Concreto | Plazoleta pantalla tramo H-06 | 2026-04-17 | 2026-06-12 | 2026-06-12 | 56 | 27.6 | 31.3 | 113.4
28229 - PIAZZA PPTO C | M-50 | Tremie 1" | Concreto | Plazoleta pantalla tramo H-06 | 2026-04-17 | 2026-06-12 | 2026-06-12 | 56 | 27.6 | 30.9 | 112
28229 - PIAZZA PPTO C | M-50 | Tremie 1" | Concreto | Plazoleta pantalla tramo H-06 | 2026-04-17 | 2026-06-12 | 2026-06-12 | 56 | 27.6 | 30.7 | 111.2
28229 - PIAZZA PPTO C | M-68 | Tremie 1" | Concreto | Plazoleta pantalla tramo M-19 y barrete B-62 | 2026-04-24 | 2026-05-22 | 2026-05-22 | 28 | 27.6 | 32.2 | 116.7
28229 - PIAZZA PPTO C | M-68 | Tremie 1" | Concreto | Plazoleta pantalla tramo M-19 y barrete B-62 | 2026-04-24 | 2026-05-22 | 2026-05-22 | 28 | 27.6 | 32.6 | 118.1
28229 - PIAZZA PPTO C | M-68 | Tremie 1" | Concreto | Plazoleta pantalla tramo M-19 y barrete B-62 | 2026-04-24 | 2026-05-22 | 2026-05-22 | 28 | 27.6 | 31.6 | 114.5
28229 - PIAZZA PPTO C | M-68 | Tremie 1" | Concreto | Plazoleta pantalla tramo M-19 y barrete B-62 | 2026-04-24 | 2026-05-08 | 2026-05-08 | 14 | 27.6 | 26.2 | 94.9
28229 - PIAZZA PPTO C | M-68 | Tremie 1" | Concreto | Plazoleta pantalla tramo M-19 y barrete B-62 | 2026-04-24 | 2026-05-08 | 2026-05-08 | 14 | 27.6 | 25.8 | 93.5
28229 - PIAZZA PPTO C | M-68 | Tremie 1" | Concreto | Plazoleta pantalla tramo M-19 y barrete B-62 | 2026-04-24 | 2026-05-01 | 2026-05-05 | 7 | 27.6 | 22.8 | 82.6
28229 - PIAZZA PPTO C | M-68 | Tremie 1" | Concreto | Plazoleta pantalla tramo M-19 y barrete B-62 | 2026-04-24 | 2026-05-01 | 2026-05-05 | 7 | 27.6 | 22.7 | 82.2
28229 - PIAZZA PPTO C | M-68 | Tremie 1" | Concreto | Plazoleta pantalla tramo M-19 y barrete B-62 | 2026-04-24 | 2026-04-27 | 2026-04-29 | 3 | 27.6 | 19.6 | 71
28229 - PIAZZA PPTO C | M-68 | Tremie 1" | Concreto | Plazoleta pantalla tramo M-19 y barrete B-62 | 2026-04-24 | 2026-04-27 | 2026-04-29 | 3 | 27.6 | 19.3 | 69.9
28229 - PIAZZA PPTO C | M-93 | Tremie 1" | Concreto | Plazoleta barrete B-145 | 2026-05-06 | 2026-06-03 | 2026-06-03 | 28 | 27.6 | 33.1 | 119.9
28229 - PIAZZA PPTO C | M-93 | Tremie 1" | Concreto | Plazoleta barrete B-145 | 2026-05-06 | 2026-06-03 | 2026-06-03 | 28 | 27.6 | 33.7 | 122.1
28229 - PIAZZA PPTO C | M-93 | Tremie 1" | Concreto | Plazoleta barrete B-145 | 2026-05-06 | 2026-06-03 | 2026-06-03 | 28 | 27.6 | 34.5 | 125
28229 - PIAZZA PPTO C | M-93 | Tremie 1" | Concreto | Plazoleta barrete B-145 | 2026-05-06 | 2026-05-20 | 2026-05-20 | 14 | 27.6 | 28.5 | 103.3
28229 - PIAZZA PPTO C | M-93 | Tremie 1" | Concreto | Plazoleta barrete B-145 | 2026-05-06 | 2026-05-20 | 2026-05-20 | 14 | 27.6 | 28.3 | 102.5
28229 - PIAZZA PPTO C | M-93 | Tremie 1" | Concreto | Plazoleta barrete B-145 | 2026-05-06 | 2026-05-13 | 2026-05-13 | 7 | 27.6 | 24.9 | 90.2
28229 - PIAZZA PPTO C | M-93 | Tremie 1" | Concreto | Plazoleta barrete B-145 | 2026-05-06 | 2026-05-13 | 2026-05-13 | 7 | 27.6 | 24.7 | 89.5
28229 - PIAZZA PPTO C | M-93 | Tremie 1" | Concreto | Plazoleta barrete B-145 | 2026-05-06 | 2026-05-09 | 2026-05-13 | 3 | 27.6 | 21.8 | 79
28229 - PIAZZA PPTO C | M-93 | Tremie 1" | Concreto | Plazoleta barrete B-145 | 2026-05-06 | 2026-05-09 | 2026-05-13 | 3 | 27.6 | 21.3 | 77.2
28229 - PIAZZA PPTO C | M-98 | Tremie 1" | Concreto | Plazoleta pantalla tramo MH-03 y barrete BA-31 | 2026-05-07 | 2026-06-04 | 2026-06-05 | 28 | 27.6 | 36.5 | 132.2
28229 - PIAZZA PPTO C | M-98 | Tremie 1" | Concreto | Plazoleta pantalla tramo MH-03 y barrete BA-31 | 2026-05-07 | 2026-06-04 | 2026-06-05 | 28 | 27.6 | 37.2 | 134.8
28229 - PIAZZA PPTO C | M-98 | Tremie 1" | Concreto | Plazoleta pantalla tramo MH-03 y barrete BA-31 | 2026-05-07 | 2026-06-04 | 2026-06-05 | 28 | 27.6 | 36.7 | 133
28229 - PIAZZA PPTO C | M-98 | Tremie 1" | Concreto | Plazoleta pantalla tramo MH-03 y barrete BA-31 | 2026-05-07 | 2026-05-21 | 2026-05-22 | 14 | 27.6 | 30.8 | 111.6
28229 - PIAZZA PPTO C | M-98 | Tremie 1" | Concreto | Plazoleta pantalla tramo MH-03 y barrete BA-31 | 2026-05-07 | 2026-05-21 | 2026-05-22 | 14 | 27.6 | 30.5 | 110.5
28229 - PIAZZA PPTO C | M-98 | Tremie 1" | Concreto | Plazoleta pantalla tramo MH-03 y barrete BA-31 | 2026-05-07 | 2026-05-14 | 2026-05-14 | 7 | 27.6 | 25.1 | 90.9
28229 - PIAZZA PPTO C | M-98 | Tremie 1" | Concreto | Plazoleta pantalla tramo MH-03 y barrete BA-31 | 2026-05-07 | 2026-05-14 | 2026-05-14 | 7 | 27.6 | 24.8 | 89.9
28229 - PIAZZA PPTO C | M-98 | Tremie 1" | Concreto | Plazoleta pantalla tramo MH-03 y barrete BA-31 | 2026-05-07 | 2026-05-10 | 2026-05-13 | 3 | 27.6 | 21.8 | 79
28229 - PIAZZA PPTO C | M-98 | Tremie 1" | Concreto | Plazoleta pantalla tramo MH-03 y barrete BA-31 | 2026-05-07 | 2026-05-10 | 2026-05-13 | 3 | 27.6 | 21.3 | 77.2
28229 - PIAZZA PPTO C | M55 | Tremie 1" | Concreto | Plazoleta pantalla tramo 25 | 2026-04-21 | 2026-06-16 | 2026-06-18 | 56 | 27.6 | 31.2 | 113
28229 - PIAZZA PPTO C | M55 | Tremie 1" | Concreto | Plazoleta pantalla tramo 25 | 2026-04-21 | 2026-06-16 | 2026-06-18 | 56 | 27.6 | 31.6 | 114.5
28229 - PIAZZA PPTO C | M55 | Tremie 1" | Concreto | Plazoleta pantalla tramo 25 | 2026-04-21 | 2026-06-16 | 2026-06-18 | 56 | 27.6 | 30.4 | 110.1
28229 - PIAZZA PPTO C | P - 02 | Tremie 1/2" | Concreto | Pilotes torre 1 #10 y pilote #07 | 2026-03-26 | 2026-04-23 | 2026-04-23 | 28 | 34.5 | 42.7 | 123.8
28229 - PIAZZA PPTO C | P - 02 | Tremie 1/2" | Concreto | Pilotes torre 1 #10 y pilote #07 | 2026-03-26 | 2026-04-23 | 2026-04-23 | 28 | 34.5 | 43.1 | 124.9
28229 - PIAZZA PPTO C | P - 02 | Tremie 1/2" | Concreto | Pilotes torre 1 #10 y pilote #07 | 2026-03-26 | 2026-04-23 | 2026-04-23 | 28 | 34.5 | 44 | 127.5
28229 - PIAZZA PPTO C | P - 02 | Tremie 1/2" | Concreto | Pilotes torre 1 #10 y pilote #07 | 2026-03-26 | 2026-04-09 | 2026-04-14 | 14 | 34.5 | 36.9 | 107
28229 - PIAZZA PPTO C | P - 02 | Tremie 1/2" | Concreto | Pilotes torre 1 #10 y pilote #07 | 2026-03-26 | 2026-04-09 | 2026-04-14 | 14 | 34.5 | 35.4 | 102.6
28229 - PIAZZA PPTO C | P - 02 | Tremie 1/2" | Concreto | Pilotes torre 1 #10 y pilote #07 | 2026-03-26 | 2026-04-02 | 2026-04-14 | 7 | 34.5 | 30.1 | 87.2
28229 - PIAZZA PPTO C | P - 02 | Tremie 1/2" | Concreto | Pilotes torre 1 #10 y pilote #07 | 2026-03-26 | 2026-04-02 | 2026-04-14 | 7 | 34.5 | 29.9 | 86.7
28229 - PIAZZA PPTO C | P - 02 | Tremie 1/2" | Concreto | Pilotes torre 1 #10 y pilote #07 | 2026-03-26 | 2026-03-29 | 2026-04-01 | 3 | 34.5 | 26.1 | 75.7
28229 - PIAZZA PPTO C | P - 02 | Tremie 1/2" | Concreto | Pilotes torre 1 #10 y pilote #07 | 2026-03-26 | 2026-03-29 | 2026-04-01 | 3 | 34.5 | 25.2 | 73
28229 - PIAZZA PPTO C | P - 04 | TREMIE 1" | Concreto | Pilotes plazoleta #23 y pilotes kely #56 | 2026-03-27 | 2026-04-24 | 2026-04-24 | 28 | 27.6 | 38.9 | 140.9
28229 - PIAZZA PPTO C | P - 04 | TREMIE 1" | Concreto | Pilotes plazoleta #23 y pilotes kely #56 | 2026-03-27 | 2026-04-24 | 2026-04-24 | 28 | 27.6 | 38 | 137.7
28229 - PIAZZA PPTO C | P - 04 | TREMIE 1" | Concreto | Pilotes plazoleta #23 y pilotes kely #56 | 2026-03-27 | 2026-04-24 | 2026-04-24 | 28 | 27.6 | 38.1 | 138
28229 - PIAZZA PPTO C | P - 04 | TREMIE 1" | Concreto | Pilotes plazoleta #23 y pilotes kely #56 | 2026-03-27 | 2026-04-10 | 2026-04-14 | 14 | 27.6 | 31.5 | 114.1
28229 - PIAZZA PPTO C | P - 04 | TREMIE 1" | Concreto | Pilotes plazoleta #23 y pilotes kely #56 | 2026-03-27 | 2026-04-10 | 2026-04-14 | 14 | 27.6 | 31.9 | 115.6
28229 - PIAZZA PPTO C | P - 04 | TREMIE 1" | Concreto | Pilotes plazoleta #23 y pilotes kely #56 | 2026-03-27 | 2026-04-03 | 2026-04-14 | 7 | 27.6 | 27.3 | 98.9
28229 - PIAZZA PPTO C | P - 04 | TREMIE 1" | Concreto | Pilotes plazoleta #23 y pilotes kely #56 | 2026-03-27 | 2026-04-03 | 2026-04-14 | 7 | 27.6 | 26.9 | 97.5
28229 - PIAZZA PPTO C | P - 04 | TREMIE 1" | Concreto | Pilotes plazoleta #23 y pilotes kely #56 | 2026-03-27 | 2026-03-31 | 2026-04-14 | 4 | 27.6 | 23.7 | 85.9
28229 - PIAZZA PPTO C | P - 04 | TREMIE 1" | Concreto | Pilotes plazoleta #23 y pilotes kely #56 | 2026-03-27 | 2026-03-31 | 2026-04-14 | 4 | 27.6 | 23.4 | 84.8
28229 - PIAZZA PPTO C | P - 05 | TREMIE 1/2" | Concreto | Torre1 pilotes kely #5 y pilote kely #2 | 2026-03-27 | 2026-04-24 | 2026-04-24 | 28 | 34.5 | 40.8 | 118.3
28229 - PIAZZA PPTO C | P - 05 | TREMIE 1/2" | Concreto | Torre1 pilotes kely #5 y pilote kely #2 | 2026-03-27 | 2026-04-24 | 2026-04-24 | 28 | 34.5 | 42.2 | 122.3
28229 - PIAZZA PPTO C | P - 05 | TREMIE 1/2" | Concreto | Torre1 pilotes kely #5 y pilote kely #2 | 2026-03-27 | 2026-04-24 | 2026-04-24 | 28 | 34.5 | 41.9 | 121.4
28229 - PIAZZA PPTO C | P - 05 | TREMIE 1/2" | Concreto | Torre1 pilotes kely #5 y pilote kely #2 | 2026-03-27 | 2026-04-10 | 2026-04-14 | 14 | 34.5 | 35.7 | 103.5
28229 - PIAZZA PPTO C | P - 05 | TREMIE 1/2" | Concreto | Torre1 pilotes kely #5 y pilote kely #2 | 2026-03-27 | 2026-04-10 | 2026-04-14 | 14 | 34.5 | 34.5 | 100
28229 - PIAZZA PPTO C | P - 05 | TREMIE 1/2" | Concreto | Torre1 pilotes kely #5 y pilote kely #2 | 2026-03-27 | 2026-04-03 | 2026-04-14 | 7 | 34.5 | 34.2 | 99.1
28229 - PIAZZA PPTO C | P - 05 | TREMIE 1/2" | Concreto | Torre1 pilotes kely #5 y pilote kely #2 | 2026-03-27 | 2026-04-03 | 2026-04-14 | 7 | 34.5 | 33.1 | 95.9
28229 - PIAZZA PPTO C | P - 05 | TREMIE 1/2" | Concreto | Torre1 pilotes kely #5 y pilote kely #2 | 2026-03-27 | 2026-03-31 | 2026-04-14 | 4 | 34.5 | 29.5 | 85.5
28229 - PIAZZA PPTO C | P - 05 | TREMIE 1/2" | Concreto | Torre1 pilotes kely #5 y pilote kely #2 | 2026-03-27 | 2026-03-31 | 2026-04-14 | 4 | 34.5 | 28.5 | 82.6
28229 - PIAZZA PPTO C | P - 06 | TREMIE 1/2" | Concreto | Torre 1 pilotes kely #5 | 2026-03-27 | 2026-04-24 | 2026-04-24 | 28 | 34.5 | 40.6 | 117.7
28229 - PIAZZA PPTO C | P - 06 | TREMIE 1/2" | Concreto | Torre 1 pilotes kely #5 | 2026-03-27 | 2026-04-24 | 2026-04-24 | 28 | 34.5 | 40.3 | 116.8
28229 - PIAZZA PPTO C | P - 06 | TREMIE 1/2" | Concreto | Torre 1 pilotes kely #5 | 2026-03-27 | 2026-04-24 | 2026-04-24 | 28 | 34.5 | 41.4 | 120
28229 - PIAZZA PPTO C | P - 06 | TREMIE 1/2" | Concreto | Torre 1 pilotes kely #5 | 2026-03-27 | 2026-04-10 | 2026-04-14 | 14 | 34.5 | 34.3 | 99.4
28229 - PIAZZA PPTO C | P - 06 | TREMIE 1/2" | Concreto | Torre 1 pilotes kely #5 | 2026-03-27 | 2026-04-10 | 2026-04-14 | 14 | 34.5 | 34.7 | 100.6
28229 - PIAZZA PPTO C | P - 06 | TREMIE 1/2" | Concreto | Torre 1 pilotes kely #5 | 2026-03-27 | 2026-04-03 | 2026-04-14 | 7 | 34.5 | 30.9 | 89.6
28229 - PIAZZA PPTO C | P - 06 | TREMIE 1/2" | Concreto | Torre 1 pilotes kely #5 | 2026-03-27 | 2026-04-03 | 2026-04-14 | 7 | 34.5 | 31.1 | 90.1
28229 - PIAZZA PPTO C | P - 06 | TREMIE 1/2" | Concreto | Torre 1 pilotes kely #5 | 2026-03-27 | 2026-03-31 | 2026-04-14 | 4 | 34.5 | 27.2 | 78.8
28229 - PIAZZA PPTO C | P - 06 | TREMIE 1/2" | Concreto | Torre 1 pilotes kely #5 | 2026-03-27 | 2026-03-31 | 2026-04-14 | 4 | 34.5 | 27.5 | 79.7
28229 - PIAZZA PPTO C | P - 07 | TREMIE 1" | Concreto | Plazoleta pilote kely # 102 | 2026-03-28 | 2026-04-25 | 2026-04-28 | 28 | 27.6 | 34.3 | 124.3
28229 - PIAZZA PPTO C | P - 07 | TREMIE 1" | Concreto | Plazoleta pilote kely # 102 | 2026-03-28 | 2026-04-25 | 2026-04-28 | 28 | 27.6 | 33.8 | 122.5
28229 - PIAZZA PPTO C | P - 07 | TREMIE 1" | Concreto | Plazoleta pilote kely # 102 | 2026-03-28 | 2026-04-25 | 2026-04-28 | 28 | 27.6 | 34 | 123.2
28229 - PIAZZA PPTO C | P - 07 | TREMIE 1" | Concreto | Plazoleta pilote kely # 102 | 2026-03-28 | 2026-04-11 | 2026-04-14 | 14 | 27.6 | 28.4 | 102.9
28229 - PIAZZA PPTO C | P - 07 | TREMIE 1" | Concreto | Plazoleta pilote kely # 102 | 2026-03-28 | 2026-04-11 | 2026-04-14 | 14 | 27.6 | 28.8 | 104.3
28229 - PIAZZA PPTO C | P - 07 | TREMIE 1" | Concreto | Plazoleta pilote kely # 102 | 2026-03-28 | 2026-04-04 | 2026-04-14 | 7 | 27.6 | 24.6 | 89.1
28229 - PIAZZA PPTO C | P - 07 | TREMIE 1" | Concreto | Plazoleta pilote kely # 102 | 2026-03-28 | 2026-04-04 | 2026-04-14 | 7 | 27.6 | 25 | 90.6
28229 - PIAZZA PPTO C | P - 07 | TREMIE 1" | Concreto | Plazoleta pilote kely # 102 | 2026-03-28 | 2026-03-31 | 2026-04-14 | 3 | 27.6 | 18.3 | 66.3
28229 - PIAZZA PPTO C | P - 07 | TREMIE 1" | Concreto | Plazoleta pilote kely # 102 | 2026-03-28 | 2026-03-31 | 2026-04-14 | 3 | 27.6 | 17.7 | 64.1
28229 - PIAZZA PPTO C | P - 08 | TREMIE 1/2" | Concreto | Torre 1 pilote kely # 24 | 2026-03-28 | 2026-04-25 | 2026-04-28 | 28 | 34.5 | 53.1 | 153.9
28229 - PIAZZA PPTO C | P - 08 | TREMIE 1/2" | Concreto | Torre 1 pilote kely # 24 | 2026-03-28 | 2026-04-25 | 2026-04-28 | 28 | 34.5 | 52.2 | 151.3
28229 - PIAZZA PPTO C | P - 08 | TREMIE 1/2" | Concreto | Torre 1 pilote kely # 24 | 2026-03-28 | 2026-04-25 | 2026-04-28 | 28 | 34.5 | 53.3 | 154.5
28229 - PIAZZA PPTO C | P - 08 | TREMIE 1/2" | Concreto | Torre 1 pilote kely # 24 | 2026-03-28 | 2026-04-11 | 2026-04-14 | 14 | 34.5 | 44 | 127.5
28229 - PIAZZA PPTO C | P - 08 | TREMIE 1/2" | Concreto | Torre 1 pilote kely # 24 | 2026-03-28 | 2026-04-11 | 2026-04-14 | 14 | 34.5 | 42.7 | 123.8
28229 - PIAZZA PPTO C | P - 08 | TREMIE 1/2" | Concreto | Torre 1 pilote kely # 24 | 2026-03-28 | 2026-04-04 | 2026-04-14 | 7 | 34.5 | 38.9 | 112.8
28229 - PIAZZA PPTO C | P - 08 | TREMIE 1/2" | Concreto | Torre 1 pilote kely # 24 | 2026-03-28 | 2026-04-04 | 2026-04-14 | 7 | 34.5 | 37.8 | 109.6
28229 - PIAZZA PPTO C | P - 08 | TREMIE 1/2" | Concreto | Torre 1 pilote kely # 24 | 2026-03-28 | 2026-03-31 | 2026-04-14 | 3 | 34.5 | 23.8 | 69
28229 - PIAZZA PPTO C | P - 08 | TREMIE 1/2" | Concreto | Torre 1 pilote kely # 24 | 2026-03-28 | 2026-03-31 | 2026-04-14 | 3 | 34.5 | 23.1 | 67
28229 - PIAZZA PPTO C | P - 103 | Tremie 1/2 " | Concreto | Plazoleta Kely torre 2 # 34 y pilote Kely # 11 | 2026-05-08 | 2026-06-05 | 2026-06-10 | 28 | 34.5 | 38.5 | 111.6
28229 - PIAZZA PPTO C | P - 103 | Tremie 1/2 " | Concreto | Plazoleta Kely torre 2 # 34 y pilote Kely # 11 | 2026-05-08 | 2026-06-05 | 2026-06-10 | 28 | 34.5 | 38.2 | 110.7
28229 - PIAZZA PPTO C | P - 103 | Tremie 1/2 " | Concreto | Plazoleta Kely torre 2 # 34 y pilote Kely # 11 | 2026-05-08 | 2026-06-05 | 2026-06-10 | 28 | 34.5 | 37.6 | 109
28229 - PIAZZA PPTO C | P - 103 | Tremie 1/2 " | Concreto | Plazoleta Kely torre 2 # 34 y pilote Kely # 11 | 2026-05-08 | 2026-05-22 | 2026-05-22 | 14 | 34.5 | 31.6 | 91.6
28229 - PIAZZA PPTO C | P - 103 | Tremie 1/2 " | Concreto | Plazoleta Kely torre 2 # 34 y pilote Kely # 11 | 2026-05-08 | 2026-05-22 | 2026-05-22 | 14 | 34.5 | 31.3 | 90.7
28229 - PIAZZA PPTO C | P - 103 | Tremie 1/2 " | Concreto | Plazoleta Kely torre 2 # 34 y pilote Kely # 11 | 2026-05-08 | 2026-05-15 | 2026-05-15 | 7 | 34.5 | 27.4 | 79.4
28229 - PIAZZA PPTO C | P - 103 | Tremie 1/2 " | Concreto | Plazoleta Kely torre 2 # 34 y pilote Kely # 11 | 2026-05-08 | 2026-05-15 | 2026-05-15 | 7 | 34.5 | 27.2 | 78.8
28229 - PIAZZA PPTO C | P - 103 | Tremie 1/2 " | Concreto | Plazoleta Kely torre 2 # 34 y pilote Kely # 11 | 2026-05-08 | 2026-05-12 | 2026-05-14 | 4 | 34.5 | 23.5 | 68.1
28229 - PIAZZA PPTO C | P - 103 | Tremie 1/2 " | Concreto | Plazoleta Kely torre 2 # 34 y pilote Kely # 11 | 2026-05-08 | 2026-05-12 | 2026-05-14 | 4 | 34.5 | 23.2 | 67.2
28229 - PIAZZA PPTO C | P - 104 | Tremie 1 " | Concreto | Zonas comunes pilote Kely # 70 y pilote Kely # 77 y pilote Kely # 78 | 2026-05-08 | 2026-06-05 | 2026-06-10 | 28 | 27.6 | 39.9 | 144.6
28229 - PIAZZA PPTO C | P - 104 | Tremie 1 " | Concreto | Zonas comunes pilote Kely # 70 y pilote Kely # 77 y pilote Kely # 78 | 2026-05-08 | 2026-06-05 | 2026-06-10 | 28 | 27.6 | 39.6 | 143.5
28229 - PIAZZA PPTO C | P - 104 | Tremie 1 " | Concreto | Zonas comunes pilote Kely # 70 y pilote Kely # 77 y pilote Kely # 78 | 2026-05-08 | 2026-06-05 | 2026-06-10 | 28 | 27.6 | 38.8 | 140.6
28229 - PIAZZA PPTO C | P - 104 | Tremie 1 " | Concreto | Zonas comunes pilote Kely # 70 y pilote Kely # 77 y pilote Kely # 78 | 2026-05-08 | 2026-05-22 | 2026-05-22 | 14 | 27.6 | 32.7 | 118.5
28229 - PIAZZA PPTO C | P - 104 | Tremie 1 " | Concreto | Zonas comunes pilote Kely # 70 y pilote Kely # 77 y pilote Kely # 78 | 2026-05-08 | 2026-05-22 | 2026-05-22 | 14 | 27.6 | 33.4 | 121
28229 - PIAZZA PPTO C | P - 104 | Tremie 1 " | Concreto | Zonas comunes pilote Kely # 70 y pilote Kely # 77 y pilote Kely # 78 | 2026-05-08 | 2026-05-15 | 2026-05-15 | 7 | 27.6 | 27.8 | 100.7
28229 - PIAZZA PPTO C | P - 104 | Tremie 1 " | Concreto | Zonas comunes pilote Kely # 70 y pilote Kely # 77 y pilote Kely # 78 | 2026-05-08 | 2026-05-15 | 2026-05-15 | 7 | 27.6 | 27.1 | 98.2
28229 - PIAZZA PPTO C | P - 104 | Tremie 1 " | Concreto | Zonas comunes pilote Kely # 70 y pilote Kely # 77 y pilote Kely # 78 | 2026-05-08 | 2026-05-12 | 2026-05-14 | 4 | 27.6 | 23.1 | 83.7
28229 - PIAZZA PPTO C | P - 104 | Tremie 1 " | Concreto | Zonas comunes pilote Kely # 70 y pilote Kely # 77 y pilote Kely # 78 | 2026-05-08 | 2026-05-12 | 2026-05-14 | 4 | 27.6 | 22.7 | 82.2
28229 - PIAZZA PPTO C | P - 105 | Tremie 1/2 " | Concreto | Pilote Kely torre 1 # 47 | 2026-05-08 | 2026-06-05 | 2026-06-10 | 28 | 34.5 | 38 | 110.1
28229 - PIAZZA PPTO C | P - 105 | Tremie 1/2 " | Concreto | Pilote Kely torre 1 # 47 | 2026-05-08 | 2026-06-05 | 2026-06-10 | 28 | 34.5 | 38.9 | 112.8
28229 - PIAZZA PPTO C | P - 105 | Tremie 1/2 " | Concreto | Pilote Kely torre 1 # 47 | 2026-05-08 | 2026-06-05 | 2026-06-10 | 28 | 34.5 | 37.8 | 109.6
28229 - PIAZZA PPTO C | P - 105 | Tremie 1/2 " | Concreto | Pilote Kely torre 1 # 47 | 2026-05-08 | 2026-05-22 | 2026-05-22 | 14 | 34.5 | 33.7 | 97.7
28229 - PIAZZA PPTO C | P - 105 | Tremie 1/2 " | Concreto | Pilote Kely torre 1 # 47 | 2026-05-08 | 2026-05-22 | 2026-05-22 | 14 | 34.5 | 33.4 | 96.8
28229 - PIAZZA PPTO C | P - 105 | Tremie 1/2 " | Concreto | Pilote Kely torre 1 # 47 | 2026-05-08 | 2026-05-15 | 2026-05-15 | 7 | 34.5 | 28.6 | 82.9
28229 - PIAZZA PPTO C | P - 105 | Tremie 1/2 " | Concreto | Pilote Kely torre 1 # 47 | 2026-05-08 | 2026-05-15 | 2026-05-15 | 7 | 34.5 | 29 | 84.1
28229 - PIAZZA PPTO C | P - 105 | Tremie 1/2 " | Concreto | Pilote Kely torre 1 # 47 | 2026-05-08 | 2026-05-12 | 2026-05-14 | 4 | 34.5 | 17.1 | 49.6
28229 - PIAZZA PPTO C | P - 105 | Tremie 1/2 " | Concreto | Pilote Kely torre 1 # 47 | 2026-05-08 | 2026-05-12 | 2026-05-14 | 4 | 34.5 | 16.5 | 47.8
28229 - PIAZZA PPTO C | P - 106 | Tremie 1/2" | Concreto | Pilote Kelly Torre 2 #16 | 2026-05-09 | 2026-06-06 | 2026-06-10 | 28 | 34.5 | 50.5 | 146.4
28229 - PIAZZA PPTO C | P - 106 | Tremie 1/2" | Concreto | Pilote Kelly Torre 2 #16 | 2026-05-09 | 2026-06-06 | 2026-06-10 | 28 | 34.5 | 48.9 | 141.7
28229 - PIAZZA PPTO C | P - 106 | Tremie 1/2" | Concreto | Pilote Kelly Torre 2 #16 | 2026-05-09 | 2026-06-06 | 2026-06-10 | 28 | 34.5 | 49.2 | 142.6
28229 - PIAZZA PPTO C | P - 106 | Tremie 1/2" | Concreto | Pilote Kelly Torre 2 #16 | 2026-05-09 | 2026-05-23 | 2026-05-26 | 14 | 34.5 | 42.2 | 122.3
28229 - PIAZZA PPTO C | P - 106 | Tremie 1/2" | Concreto | Pilote Kelly Torre 2 #16 | 2026-05-09 | 2026-05-23 | 2026-05-26 | 14 | 34.5 | 41.6 | 120.6
28229 - PIAZZA PPTO C | P - 106 | Tremie 1/2" | Concreto | Pilote Kelly Torre 2 #16 | 2026-05-09 | 2026-05-16 | 2026-05-20 | 7 | 34.5 | 34.8 | 100.9
28229 - PIAZZA PPTO C | P - 106 | Tremie 1/2" | Concreto | Pilote Kelly Torre 2 #16 | 2026-05-09 | 2026-05-16 | 2026-05-20 | 7 | 34.5 | 35.3 | 102.3
28229 - PIAZZA PPTO C | P - 106 | Tremie 1/2" | Concreto | Pilote Kelly Torre 2 #16 | 2026-05-09 | 2026-05-12 | 2026-05-14 | 3 | 34.5 | 27 | 78.3
28229 - PIAZZA PPTO C | P - 106 | Tremie 1/2" | Concreto | Pilote Kelly Torre 2 #16 | 2026-05-09 | 2026-05-12 | 2026-05-14 | 3 | 34.5 | 26.4 | 76.5
28229 - PIAZZA PPTO C | P - 107 | Tremie 1" | Concreto | Zonas comunes pilote Kelly #87 | 2026-05-09 | 2026-06-06 | 2026-06-10 | 28 | 27.6 | 33.7 | 122.1
28229 - PIAZZA PPTO C | P - 107 | Tremie 1" | Concreto | Zonas comunes pilote Kelly #87 | 2026-05-09 | 2026-06-06 | 2026-06-10 | 28 | 27.6 | 32.9 | 119.2
28229 - PIAZZA PPTO C | P - 107 | Tremie 1" | Concreto | Zonas comunes pilote Kelly #87 | 2026-05-09 | 2026-06-06 | 2026-06-10 | 28 | 27.6 | 34 | 123.2
28229 - PIAZZA PPTO C | P - 107 | Tremie 1" | Concreto | Zonas comunes pilote Kelly #87 | 2026-05-09 | 2026-05-23 | 2026-05-26 | 14 | 27.6 | 28 | 101.4
28229 - PIAZZA PPTO C | P - 107 | Tremie 1" | Concreto | Zonas comunes pilote Kelly #87 | 2026-05-09 | 2026-05-23 | 2026-05-26 | 14 | 27.6 | 28.3 | 102.5
28229 - PIAZZA PPTO C | P - 107 | Tremie 1" | Concreto | Zonas comunes pilote Kelly #87 | 2026-05-09 | 2026-05-16 | 2026-05-20 | 7 | 27.6 | 25 | 90.6
28229 - PIAZZA PPTO C | P - 107 | Tremie 1" | Concreto | Zonas comunes pilote Kelly #87 | 2026-05-09 | 2026-05-16 | 2026-05-20 | 7 | 27.6 | 24.3 | 88
28229 - PIAZZA PPTO C | P - 107 | Tremie 1" | Concreto | Zonas comunes pilote Kelly #87 | 2026-05-09 | 2026-05-12 | 2026-05-14 | 3 | 27.6 | 16.8 | 60.9
28229 - PIAZZA PPTO C | P - 107 | Tremie 1" | Concreto | Zonas comunes pilote Kelly #87 | 2026-05-09 | 2026-05-12 | 2026-05-14 | 3 | 27.6 | 15.8 | 57.2
28229 - PIAZZA PPTO C | P - 109 | Tremie 1/2" | Concreto | Pilote Kelly Torre 2 #36 | 2026-05-11 | 2026-06-08 | 2026-06-10 | 28 | 34.5 | 43.1 | 124.9
28229 - PIAZZA PPTO C | P - 109 | Tremie 1/2" | Concreto | Pilote Kelly Torre 2 #36 | 2026-05-11 | 2026-06-08 | 2026-06-10 | 28 | 34.5 | 41.2 | 119.4
28229 - PIAZZA PPTO C | P - 109 | Tremie 1/2" | Concreto | Pilote Kelly Torre 2 #36 | 2026-05-11 | 2026-06-08 | 2026-06-10 | 28 | 34.5 | 42.3 | 122.6
28229 - PIAZZA PPTO C | P - 109 | Tremie 1/2" | Concreto | Pilote Kelly Torre 2 #36 | 2026-05-11 | 2026-05-25 | 2026-05-26 | 14 | 34.5 | 34.6 | 100.3
28229 - PIAZZA PPTO C | P - 109 | Tremie 1/2" | Concreto | Pilote Kelly Torre 2 #36 | 2026-05-11 | 2026-05-25 | 2026-05-26 | 14 | 34.5 | 35.1 | 101.7
28229 - PIAZZA PPTO C | P - 109 | Tremie 1/2" | Concreto | Pilote Kelly Torre 2 #36 | 2026-05-11 | 2026-05-18 | 2026-05-20 | 7 | 34.5 | 29.8 | 86.4
28229 - PIAZZA PPTO C | P - 109 | Tremie 1/2" | Concreto | Pilote Kelly Torre 2 #36 | 2026-05-11 | 2026-05-18 | 2026-05-20 | 7 | 34.5 | 30.1 | 87.2
28229 - PIAZZA PPTO C | P - 109 | Tremie 1/2" | Concreto | Pilote Kelly Torre 2 #36 | 2026-05-11 | 2026-05-14 | 2026-05-20 | 3 | 34.5 | 22.8 | 66.1
28229 - PIAZZA PPTO C | P - 109 | Tremie 1/2" | Concreto | Pilote Kelly Torre 2 #36 | 2026-05-11 | 2026-05-14 | 2026-05-20 | 3 | 34.5 | 22.3 | 64.6
28229 - PIAZZA PPTO C | P - 110 | Tremie 1" | Concreto | Pilote Kelly zonas comunes #45 y pilote Kelly #36 y pilote Kelly #79 y pantalla de plazoleta tramo # H - 10 | 2026-05-11 | 2026-06-08 | 2026-06-10 | 28 | 27.6 | 34.1 | 123.6
28229 - PIAZZA PPTO C | P - 110 | Tremie 1" | Concreto | Pilote Kelly zonas comunes #45 y pilote Kelly #36 y pilote Kelly #79 y pantalla de plazoleta tramo # H - 10 | 2026-05-11 | 2026-06-08 | 2026-06-10 | 28 | 27.6 | 34.9 | 126.4
28229 - PIAZZA PPTO C | P - 110 | Tremie 1" | Concreto | Pilote Kelly zonas comunes #45 y pilote Kelly #36 y pilote Kelly #79 y pantalla de plazoleta tramo # H - 10 | 2026-05-11 | 2026-06-08 | 2026-06-10 | 28 | 27.6 | 34.7 | 125.7
28229 - PIAZZA PPTO C | P - 110 | Tremie 1" | Concreto | Pilote Kelly zonas comunes #45 y pilote Kelly #36 y pilote Kelly #79 y pantalla de plazoleta tramo # H - 10 | 2026-05-11 | 2026-05-25 | 2026-05-26 | 14 | 27.6 | 29.3 | 106.2
28229 - PIAZZA PPTO C | P - 110 | Tremie 1" | Concreto | Pilote Kelly zonas comunes #45 y pilote Kelly #36 y pilote Kelly #79 y pantalla de plazoleta tramo # H - 10 | 2026-05-11 | 2026-05-25 | 2026-05-26 | 14 | 27.6 | 28.8 | 104.3
28229 - PIAZZA PPTO C | P - 110 | Tremie 1" | Concreto | Pilote Kelly zonas comunes #45 y pilote Kelly #36 y pilote Kelly #79 y pantalla de plazoleta tramo # H - 10 | 2026-05-11 | 2026-05-18 | 2026-05-20 | 7 | 27.6 | 24.5 | 88.8
28229 - PIAZZA PPTO C | P - 110 | Tremie 1" | Concreto | Pilote Kelly zonas comunes #45 y pilote Kelly #36 y pilote Kelly #79 y pantalla de plazoleta tramo # H - 10 | 2026-05-11 | 2026-05-18 | 2026-05-20 | 7 | 27.6 | 23.5 | 85.1
28229 - PIAZZA PPTO C | P - 110 | Tremie 1" | Concreto | Pilote Kelly zonas comunes #45 y pilote Kelly #36 y pilote Kelly #79 y pantalla de plazoleta tramo # H - 10 | 2026-05-11 | 2026-05-14 | 2026-05-20 | 3 | 27.6 | 20 | 72.5
28229 - PIAZZA PPTO C | P - 110 | Tremie 1" | Concreto | Pilote Kelly zonas comunes #45 y pilote Kelly #36 y pilote Kelly #79 y pantalla de plazoleta tramo # H - 10 | 2026-05-11 | 2026-05-14 | 2026-05-20 | 3 | 27.6 | 20.7 | 75
28229 - PIAZZA PPTO C | P - 111 | Tremie 1/2" | Concreto | Pilote Kelly Torre 1 #21 | 2026-05-11 | 2026-06-08 | 2026-06-10 | 28 | 34.5 | 44 | 127.5
28229 - PIAZZA PPTO C | P - 111 | Tremie 1/2" | Concreto | Pilote Kelly Torre 1 #21 | 2026-05-11 | 2026-06-08 | 2026-06-10 | 28 | 34.5 | 44.9 | 130.1
28229 - PIAZZA PPTO C | P - 111 | Tremie 1/2" | Concreto | Pilote Kelly Torre 1 #21 | 2026-05-11 | 2026-06-08 | 2026-06-10 | 28 | 34.5 | 43.5 | 126.1
28229 - PIAZZA PPTO C | P - 111 | Tremie 1/2" | Concreto | Pilote Kelly Torre 1 #21 | 2026-05-11 | 2026-05-25 | 2026-05-26 | 14 | 34.5 | 36.9 | 107
28229 - PIAZZA PPTO C | P - 111 | Tremie 1/2" | Concreto | Pilote Kelly Torre 1 #21 | 2026-05-11 | 2026-05-25 | 2026-05-26 | 14 | 34.5 | 35.7 | 103.5
28229 - PIAZZA PPTO C | P - 111 | Tremie 1/2" | Concreto | Pilote Kelly Torre 1 #21 | 2026-05-11 | 2026-05-18 | 2026-05-20 | 7 | 34.5 | 32 | 92.8
28229 - PIAZZA PPTO C | P - 111 | Tremie 1/2" | Concreto | Pilote Kelly Torre 1 #21 | 2026-05-11 | 2026-05-18 | 2026-05-20 | 7 | 34.5 | 31.1 | 90.1
28229 - PIAZZA PPTO C | P - 111 | Tremie 1/2" | Concreto | Pilote Kelly Torre 1 #21 | 2026-05-11 | 2026-05-14 | 2026-05-20 | 3 | 34.5 | 19.8 | 57.4
28229 - PIAZZA PPTO C | P - 111 | Tremie 1/2" | Concreto | Pilote Kelly Torre 1 #21 | 2026-05-11 | 2026-05-14 | 2026-05-20 | 3 | 34.5 | 18.8 | 54.5
28229 - PIAZZA PPTO C | P - 112 | Tremie 1/2" | Concreto | Pilote Kelly Torre 2 #21 y pilote Kelly #16 | 2026-05-12 | 2026-06-09 | 2026-06-10 | 28 | 34.5 | 42.9 | 124.3
28229 - PIAZZA PPTO C | P - 112 | Tremie 1/2" | Concreto | Pilote Kelly Torre 2 #21 y pilote Kelly #16 | 2026-05-12 | 2026-06-09 | 2026-06-10 | 28 | 34.5 | 42.4 | 122.9
28229 - PIAZZA PPTO C | P - 112 | Tremie 1/2" | Concreto | Pilote Kelly Torre 2 #21 y pilote Kelly #16 | 2026-05-12 | 2026-06-09 | 2026-06-10 | 28 | 34.5 | 43.3 | 125.5
28229 - PIAZZA PPTO C | P - 112 | Tremie 1/2" | Concreto | Pilote Kelly Torre 2 #21 y pilote Kelly #16 | 2026-05-12 | 2026-05-26 | 2026-05-26 | 14 | 34.5 | 35.7 | 103.5
28229 - PIAZZA PPTO C | P - 112 | Tremie 1/2" | Concreto | Pilote Kelly Torre 2 #21 y pilote Kelly #16 | 2026-05-12 | 2026-05-26 | 2026-05-26 | 14 | 34.5 | 35.1 | 101.7
28229 - PIAZZA PPTO C | P - 112 | Tremie 1/2" | Concreto | Pilote Kelly Torre 2 #21 y pilote Kelly #16 | 2026-05-12 | 2026-05-19 | 2026-05-20 | 7 | 34.5 | 29.1 | 84.3
28229 - PIAZZA PPTO C | P - 112 | Tremie 1/2" | Concreto | Pilote Kelly Torre 2 #21 y pilote Kelly #16 | 2026-05-12 | 2026-05-19 | 2026-05-20 | 7 | 34.5 | 28.9 | 83.8
28229 - PIAZZA PPTO C | P - 112 | Tremie 1/2" | Concreto | Pilote Kelly Torre 2 #21 y pilote Kelly #16 | 2026-05-12 | 2026-05-15 | 2026-05-20 | 3 | 34.5 | 19.6 | 56.8
28229 - PIAZZA PPTO C | P - 112 | Tremie 1/2" | Concreto | Pilote Kelly Torre 2 #21 y pilote Kelly #16 | 2026-05-12 | 2026-05-15 | 2026-05-20 | 3 | 34.5 | 19 | 55.1
28229 - PIAZZA PPTO C | P - 115 | Tremie 1/2" | Concreto | Pilote Kelly Torre 2 #54 y pilote Kelly #30 | 2026-05-13 | 2026-06-10 | 2026-06-10 | 28 | 34.5 | 46.1 | 133.6
28229 - PIAZZA PPTO C | P - 115 | Tremie 1/2" | Concreto | Pilote Kelly Torre 2 #54 y pilote Kelly #30 | 2026-05-13 | 2026-06-10 | 2026-06-10 | 28 | 34.5 | 46.3 | 134.2
28229 - PIAZZA PPTO C | P - 115 | Tremie 1/2" | Concreto | Pilote Kelly Torre 2 #54 y pilote Kelly #30 | 2026-05-13 | 2026-06-10 | 2026-06-10 | 28 | 34.5 | 47 | 136.2
28229 - PIAZZA PPTO C | P - 115 | Tremie 1/2" | Concreto | Pilote Kelly Torre 2 #54 y pilote Kelly #30 | 2026-05-13 | 2026-05-27 | 2026-05-28 | 14 | 34.5 | 38.1 | 110.4
28229 - PIAZZA PPTO C | P - 115 | Tremie 1/2" | Concreto | Pilote Kelly Torre 2 #54 y pilote Kelly #30 | 2026-05-13 | 2026-05-27 | 2026-05-28 | 14 | 34.5 | 38.7 | 112.2
28229 - PIAZZA PPTO C | P - 115 | Tremie 1/2" | Concreto | Pilote Kelly Torre 2 #54 y pilote Kelly #30 | 2026-05-13 | 2026-05-20 | 2026-05-22 | 7 | 34.5 | 33.2 | 96.2
28229 - PIAZZA PPTO C | P - 115 | Tremie 1/2" | Concreto | Pilote Kelly Torre 2 #54 y pilote Kelly #30 | 2026-05-13 | 2026-05-20 | 2026-05-22 | 7 | 34.5 | 33.5 | 97.1
28229 - PIAZZA PPTO C | P - 115 | Tremie 1/2" | Concreto | Pilote Kelly Torre 2 #54 y pilote Kelly #30 | 2026-05-13 | 2026-05-16 | 2026-05-20 | 3 | 34.5 | 28.9 | 83.8
28229 - PIAZZA PPTO C | P - 115 | Tremie 1/2" | Concreto | Pilote Kelly Torre 2 #54 y pilote Kelly #30 | 2026-05-13 | 2026-05-16 | 2026-05-20 | 3 | 34.5 | 29.2 | 84.6
28229 - PIAZZA PPTO C | P - 116 | Tremie 1" | Concreto | Zonas comunes pilote Kelly #44 y pilote Kelly 126 y pantalla plazoleta tramo H - 23 | 2026-05-13 | 2026-06-10 | 2026-06-10 | 28 | 27.6 | 35.7 | 129.3
28229 - PIAZZA PPTO C | P - 116 | Tremie 1" | Concreto | Zonas comunes pilote Kelly #44 y pilote Kelly 126 y pantalla plazoleta tramo H - 23 | 2026-05-13 | 2026-06-10 | 2026-06-10 | 28 | 27.6 | 34.5 | 125
28229 - PIAZZA PPTO C | P - 116 | Tremie 1" | Concreto | Zonas comunes pilote Kelly #44 y pilote Kelly 126 y pantalla plazoleta tramo H - 23 | 2026-05-13 | 2026-06-10 | 2026-06-10 | 28 | 27.6 | 35.4 | 128.3
28229 - PIAZZA PPTO C | P - 116 | Tremie 1" | Concreto | Zonas comunes pilote Kelly #44 y pilote Kelly 126 y pantalla plazoleta tramo H - 23 | 2026-05-13 | 2026-05-27 | 2026-05-28 | 14 | 27.6 | 28.8 | 104.3
28229 - PIAZZA PPTO C | P - 116 | Tremie 1" | Concreto | Zonas comunes pilote Kelly #44 y pilote Kelly 126 y pantalla plazoleta tramo H - 23 | 2026-05-13 | 2026-05-27 | 2026-05-28 | 14 | 27.6 | 29.1 | 105.4
28229 - PIAZZA PPTO C | P - 116 | Tremie 1" | Concreto | Zonas comunes pilote Kelly #44 y pilote Kelly 126 y pantalla plazoleta tramo H - 23 | 2026-05-13 | 2026-05-20 | 2026-05-22 | 7 | 27.6 | 26.2 | 94.9
28229 - PIAZZA PPTO C | P - 116 | Tremie 1" | Concreto | Zonas comunes pilote Kelly #44 y pilote Kelly 126 y pantalla plazoleta tramo H - 23 | 2026-05-13 | 2026-05-20 | 2026-05-22 | 7 | 27.6 | 25.4 | 92
28229 - PIAZZA PPTO C | P - 116 | Tremie 1" | Concreto | Zonas comunes pilote Kelly #44 y pilote Kelly 126 y pantalla plazoleta tramo H - 23 | 2026-05-13 | 2026-05-16 | 2026-05-20 | 3 | 27.6 | 22.5 | 81.5
28229 - PIAZZA PPTO C | P - 116 | Tremie 1" | Concreto | Zonas comunes pilote Kelly #44 y pilote Kelly 126 y pantalla plazoleta tramo H - 23 | 2026-05-13 | 2026-05-16 | 2026-05-20 | 3 | 27.6 | 21.9 | 79.3
28229 - PIAZZA PPTO C | P - 117 | Tremie 1/2" | Concreto | Pilote Kelly Torre 2 #26 | 2026-05-13 | 2026-06-10 | 2026-06-10 | 28 | 34.5 | 38.2 | 110.7
28229 - PIAZZA PPTO C | P - 117 | Tremie 1/2" | Concreto | Pilote Kelly Torre 2 #26 | 2026-05-13 | 2026-06-10 | 2026-06-10 | 28 | 34.5 | 38.7 | 112.2
28229 - PIAZZA PPTO C | P - 117 | Tremie 1/2" | Concreto | Pilote Kelly Torre 2 #26 | 2026-05-13 | 2026-06-10 | 2026-06-10 | 28 | 34.5 | 37.6 | 109
28229 - PIAZZA PPTO C | P - 117 | Tremie 1/2" | Concreto | Pilote Kelly Torre 2 #26 | 2026-05-13 | 2026-05-27 | 2026-05-28 | 14 | 34.5 | 34.4 | 99.7
28229 - PIAZZA PPTO C | P - 117 | Tremie 1/2" | Concreto | Pilote Kelly Torre 2 #26 | 2026-05-13 | 2026-05-27 | 2026-05-28 | 14 | 34.5 | 33.1 | 95.9
28229 - PIAZZA PPTO C | P - 117 | Tremie 1/2" | Concreto | Pilote Kelly Torre 2 #26 | 2026-05-13 | 2026-05-20 | 2026-05-22 | 7 | 34.5 | 28.7 | 83.2
28229 - PIAZZA PPTO C | P - 117 | Tremie 1/2" | Concreto | Pilote Kelly Torre 2 #26 | 2026-05-13 | 2026-05-20 | 2026-05-22 | 7 | 34.5 | 28.4 | 82.3
28229 - PIAZZA PPTO C | P - 117 | Tremie 1/2" | Concreto | Pilote Kelly Torre 2 #26 | 2026-05-13 | 2026-05-16 | 2026-05-20 | 3 | 34.5 | 24.6 | 71.3
28229 - PIAZZA PPTO C | P - 117 | Tremie 1/2" | Concreto | Pilote Kelly Torre 2 #26 | 2026-05-13 | 2026-05-16 | 2026-05-20 | 3 | 34.5 | 23.6 | 68.4
28229 - PIAZZA PPTO C | P - 118 | Tremie 1/2" | Concreto | Pilote Kelly Torre 1 #18 y pilote Kelly #35 | 2026-05-14 | 2026-06-11 | 2026-06-12 | 28 | 34.5 | 43.9 | 127.2
28229 - PIAZZA PPTO C | P - 118 | Tremie 1/2" | Concreto | Pilote Kelly Torre 1 #18 y pilote Kelly #35 | 2026-05-14 | 2026-06-11 | 2026-06-12 | 28 | 34.5 | 43.1 | 124.9
28229 - PIAZZA PPTO C | P - 118 | Tremie 1/2" | Concreto | Pilote Kelly Torre 1 #18 y pilote Kelly #35 | 2026-05-14 | 2026-06-11 | 2026-06-12 | 28 | 34.5 | 43.7 | 126.7
28229 - PIAZZA PPTO C | P - 118 | Tremie 1/2" | Concreto | Pilote Kelly Torre 1 #18 y pilote Kelly #35 | 2026-05-14 | 2026-05-28 | 2026-05-28 | 14 | 34.5 | 36 | 104.3
28229 - PIAZZA PPTO C | P - 118 | Tremie 1/2" | Concreto | Pilote Kelly Torre 1 #18 y pilote Kelly #35 | 2026-05-14 | 2026-05-28 | 2026-05-28 | 14 | 34.5 | 36.5 | 105.8
28229 - PIAZZA PPTO C | P - 118 | Tremie 1/2" | Concreto | Pilote Kelly Torre 1 #18 y pilote Kelly #35 | 2026-05-14 | 2026-05-21 | 2026-05-22 | 7 | 34.5 | 30.7 | 89
28229 - PIAZZA PPTO C | P - 118 | Tremie 1/2" | Concreto | Pilote Kelly Torre 1 #18 y pilote Kelly #35 | 2026-05-14 | 2026-05-21 | 2026-05-22 | 7 | 34.5 | 31.1 | 90.1
28229 - PIAZZA PPTO C | P - 118 | Tremie 1/2" | Concreto | Pilote Kelly Torre 1 #18 y pilote Kelly #35 | 2026-05-14 | 2026-05-17 | 2026-05-20 | 3 | 34.5 | 26.4 | 76.5
28229 - PIAZZA PPTO C | P - 118 | Tremie 1/2" | Concreto | Pilote Kelly Torre 1 #18 y pilote Kelly #35 | 2026-05-14 | 2026-05-17 | 2026-05-20 | 3 | 34.5 | 26.6 | 77.1
28229 - PIAZZA PPTO C | P - 119 | Tremie 1" | Concreto | Pilote kely zonas comunes # 133 y pilote kely # 35 y pilote kely #108 y pantalla plazoleta tramo H - 22 | 2026-05-14 | 2026-06-11 | 2026-06-12 | 28 | 27.6 | 34.9 | 126.4
28229 - PIAZZA PPTO C | P - 119 | Tremie 1" | Concreto | Pilote kely zonas comunes # 133 y pilote kely # 35 y pilote kely #108 y pantalla plazoleta tramo H - 22 | 2026-05-14 | 2026-06-11 | 2026-06-12 | 28 | 27.6 | 35.3 | 127.9
28229 - PIAZZA PPTO C | P - 119 | Tremie 1" | Concreto | Pilote kely zonas comunes # 133 y pilote kely # 35 y pilote kely #108 y pantalla plazoleta tramo H - 22 | 2026-05-14 | 2026-06-11 | 2026-06-12 | 28 | 27.6 | 34.3 | 124.3
28229 - PIAZZA PPTO C | P - 119 | Tremie 1" | Concreto | Pilote kely zonas comunes # 133 y pilote kely # 35 y pilote kely #108 y pantalla plazoleta tramo H - 22 | 2026-05-14 | 2026-05-28 | 2026-05-28 | 14 | 27.6 | 29 | 105.1
28229 - PIAZZA PPTO C | P - 119 | Tremie 1" | Concreto | Pilote kely zonas comunes # 133 y pilote kely # 35 y pilote kely #108 y pantalla plazoleta tramo H - 22 | 2026-05-14 | 2026-05-28 | 2026-05-28 | 14 | 27.6 | 28.8 | 104.3
28229 - PIAZZA PPTO C | P - 119 | Tremie 1" | Concreto | Pilote kely zonas comunes # 133 y pilote kely # 35 y pilote kely #108 y pantalla plazoleta tramo H - 22 | 2026-05-14 | 2026-05-21 | 2026-05-22 | 7 | 27.6 | 25.8 | 93.5
28229 - PIAZZA PPTO C | P - 119 | Tremie 1" | Concreto | Pilote kely zonas comunes # 133 y pilote kely # 35 y pilote kely #108 y pantalla plazoleta tramo H - 22 | 2026-05-14 | 2026-05-21 | 2026-05-22 | 7 | 27.6 | 25.3 | 91.7
28229 - PIAZZA PPTO C | P - 119 | Tremie 1" | Concreto | Pilote kely zonas comunes # 133 y pilote kely # 35 y pilote kely #108 y pantalla plazoleta tramo H - 22 | 2026-05-14 | 2026-05-17 | 2026-05-20 | 3 | 27.6 | 22.1 | 80.1
28229 - PIAZZA PPTO C | P - 119 | Tremie 1" | Concreto | Pilote kely zonas comunes # 133 y pilote kely # 35 y pilote kely #108 y pantalla plazoleta tramo H - 22 | 2026-05-14 | 2026-05-17 | 2026-05-20 | 3 | 27.6 | 21.4 | 77.5
28229 - PIAZZA PPTO C | P - 120 | Tremie 1/2" | Concreto | Pilote Kelly Torre 2 #13 | 2026-05-14 | 2026-07-21 | 2026-07-24 | 68 | 34.5 | 42.1 | 122
28229 - PIAZZA PPTO C | P - 120 | Tremie 1/2" | Concreto | Pilote Kelly Torre 2 #13 | 2026-05-14 | 2026-07-21 | 2026-07-24 | 68 | 34.5 | 41 | 118.8
28229 - PIAZZA PPTO C | P - 120 | Tremie 1/2" | Concreto | Pilote Kelly Torre 2 #13 | 2026-05-14 | 2026-07-21 | 2026-07-24 | 68 | 34.5 | 41.6 | 120.6
28229 - PIAZZA PPTO C | P - 120 | Tremie 1/2" | Concreto | Pilote kely torre 2 # 13 | 2026-05-14 | 2026-06-11 | 2026-06-12 | 28 | 34.5 | 32.4 | 93.9
28229 - PIAZZA PPTO C | P - 120 | Tremie 1/2" | Concreto | Pilote kely torre 2 # 13 | 2026-05-14 | 2026-06-11 | 2026-06-12 | 28 | 34.5 | 32.8 | 95.1
28229 - PIAZZA PPTO C | P - 120 | Tremie 1/2" | Concreto | Pilote kely torre 2 # 13 | 2026-05-14 | 2026-06-11 | 2026-06-12 | 28 | 34.5 | 32.6 | 94.5
28229 - PIAZZA PPTO C | P - 120 | Tremie 1/2" | Concreto | Pilote kely torre 2 # 13 | 2026-05-14 | 2026-05-28 | 2026-05-28 | 14 | 34.5 | 29.1 | 84.3
28229 - PIAZZA PPTO C | P - 120 | Tremie 1/2" | Concreto | Pilote kely torre 2 # 13 | 2026-05-14 | 2026-05-28 | 2026-05-28 | 14 | 34.5 | 28.3 | 82
28229 - PIAZZA PPTO C | P - 120 | Tremie 1/2" | Concreto | Pilote kely torre 2 # 13 | 2026-05-14 | 2026-05-21 | 2026-05-22 | 7 | 34.5 | 24.6 | 71.3
28229 - PIAZZA PPTO C | P - 120 | Tremie 1/2" | Concreto | Pilote kely torre 2 # 13 | 2026-05-14 | 2026-05-21 | 2026-05-22 | 7 | 34.5 | 24.4 | 70.7
28229 - PIAZZA PPTO C | P - 120 | Tremie 1/2" | Concreto | Pilote kely torre 2 # 13 | 2026-05-14 | 2026-05-17 | 2026-05-20 | 3 | 34.5 | 19.7 | 57.1
28229 - PIAZZA PPTO C | P - 120 | Tremie 1/2" | Concreto | Pilote kely torre 2 # 13 | 2026-05-14 | 2026-05-17 | 2026-05-20 | 3 | 34.5 | 20 | 58
28229 - PIAZZA PPTO C | P - 121 | Tremie 1" | Concreto | Pilote Kelly zonas comunes #88 y pilote Kelly #157 y pilote Kelly #151 | 2026-05-15 | 2026-06-12 | 2026-06-12 | 28 | 27.6 | 31.1 | 112.7
28229 - PIAZZA PPTO C | P - 121 | Tremie 1" | Concreto | Pilote Kelly zonas comunes #88 y pilote Kelly #157 y pilote Kelly #151 | 2026-05-15 | 2026-06-12 | 2026-06-12 | 28 | 27.6 | 30.2 | 109.4
28229 - PIAZZA PPTO C | P - 121 | Tremie 1" | Concreto | Pilote Kelly zonas comunes #88 y pilote Kelly #157 y pilote Kelly #151 | 2026-05-15 | 2026-06-12 | 2026-06-12 | 28 | 27.6 | 30.5 | 110.5
28229 - PIAZZA PPTO C | P - 121 | Tremie 1" | Concreto | Pilote Kelly zonas comunes #88 y pilote Kelly #157 y pilote Kelly #151 | 2026-05-15 | 2026-05-29 | 2026-06-01 | 14 | 27.6 | 26 | 94.2
28229 - PIAZZA PPTO C | P - 121 | Tremie 1" | Concreto | Pilote Kelly zonas comunes #88 y pilote Kelly #157 y pilote Kelly #151 | 2026-05-15 | 2026-05-29 | 2026-06-01 | 14 | 27.6 | 26.3 | 95.3
28229 - PIAZZA PPTO C | P - 121 | Tremie 1" | Concreto | Pilote Kelly zonas comunes #88 y pilote Kelly #157 y pilote Kelly #151 | 2026-05-15 | 2026-05-22 | 2026-05-26 | 7 | 27.6 | 22.9 | 83
28229 - PIAZZA PPTO C | P - 121 | Tremie 1" | Concreto | Pilote Kelly zonas comunes #88 y pilote Kelly #157 y pilote Kelly #151 | 2026-05-15 | 2026-05-22 | 2026-05-26 | 7 | 27.6 | 23.2 | 84.1
28229 - PIAZZA PPTO C | P - 121 | Tremie 1" | Concreto | Pilote Kelly zonas comunes #88 y pilote Kelly #157 y pilote Kelly #151 | 2026-05-15 | 2026-05-19 | 2026-05-26 | 4 | 27.6 | 19.6 | 71
28229 - PIAZZA PPTO C | P - 121 | Tremie 1" | Concreto | Pilote Kelly zonas comunes #88 y pilote Kelly #157 y pilote Kelly #151 | 2026-05-15 | 2026-05-19 | 2026-05-26 | 4 | 27.6 | 19.4 | 70.3
28229 - PIAZZA PPTO C | P - 123 | Tremie 1/2" | Concreto | Pilote Kelly torre 2 #02 | 2026-05-15 | 2026-06-12 | 2026-06-12 | 28 | 34.5 | 44.6 | 129.3
28229 - PIAZZA PPTO C | P - 123 | Tremie 1/2" | Concreto | Pilote Kelly torre 2 #02 | 2026-05-15 | 2026-06-12 | 2026-06-12 | 28 | 34.5 | 45.9 | 133
28229 - PIAZZA PPTO C | P - 123 | Tremie 1/2" | Concreto | Pilote Kelly torre 2 #02 | 2026-05-15 | 2026-06-12 | 2026-06-12 | 28 | 34.5 | 44.9 | 130.1
28229 - PIAZZA PPTO C | P - 123 | Tremie 1/2" | Concreto | Pilote Kelly torre 2 #02 | 2026-05-15 | 2026-05-29 | 2026-06-01 | 14 | 34.5 | 37.8 | 109.6
28229 - PIAZZA PPTO C | P - 123 | Tremie 1/2" | Concreto | Pilote Kelly torre 2 #02 | 2026-05-15 | 2026-05-29 | 2026-06-01 | 14 | 34.5 | 36.6 | 106.1
28229 - PIAZZA PPTO C | P - 123 | Tremie 1/2" | Concreto | Pilote Kelly torre 2 #02 | 2026-05-15 | 2026-05-22 | 2026-05-26 | 7 | 34.5 | 33 | 95.7
28229 - PIAZZA PPTO C | P - 123 | Tremie 1/2" | Concreto | Pilote Kelly torre 2 #02 | 2026-05-15 | 2026-05-22 | 2026-05-26 | 7 | 34.5 | 32.2 | 93.3
28229 - PIAZZA PPTO C | P - 123 | Tremie 1/2" | Concreto | Pilote Kelly torre 2 #02 | 2026-05-15 | 2026-05-19 | 2026-05-26 | 4 | 34.5 | 28.2 | 81.7
28229 - PIAZZA PPTO C | P - 123 | Tremie 1/2" | Concreto | Pilote Kelly torre 2 #02 | 2026-05-15 | 2026-05-19 | 2026-05-26 | 4 | 34.5 | 27.2 | 78.8
28229 - PIAZZA PPTO C | P - 124 | Tremie 1" | Concreto | Pilote Kelly zonas comunes #24 y pantalla plazoleta tramo H - 09 | 2026-05-16 | 2026-06-13 | 2026-06-18 | 28 | 27.6 | 32.9 | 119.2
28229 - PIAZZA PPTO C | P - 124 | Tremie 1" | Concreto | Pilote Kelly zonas comunes #24 y pantalla plazoleta tramo H - 09 | 2026-05-16 | 2026-06-13 | 2026-06-18 | 28 | 27.6 | 31.9 | 115.6
28229 - PIAZZA PPTO C | P - 124 | Tremie 1" | Concreto | Pilote Kelly zonas comunes #24 y pantalla plazoleta tramo H - 09 | 2026-05-16 | 2026-06-13 | 2026-06-18 | 28 | 27.6 | 32.5 | 117.8
28229 - PIAZZA PPTO C | P - 124 | Tremie 1" | Concreto | Pilote Kelly zonas comunes #24 y pantalla plazoleta tramo H - 09 | 2026-05-16 | 2026-05-30 | 2026-06-01 | 14 | 27.6 | 27 | 97.8
28229 - PIAZZA PPTO C | P - 124 | Tremie 1" | Concreto | Pilote Kelly zonas comunes #24 y pantalla plazoleta tramo H - 09 | 2026-05-16 | 2026-05-30 | 2026-06-01 | 14 | 27.6 | 27.4 | 99.3
28229 - PIAZZA PPTO C | P - 124 | Tremie 1" | Concreto | Pilote Kelly zonas comunes #24 y pantalla plazoleta tramo H - 09 | 2026-05-16 | 2026-05-23 | 2026-05-26 | 7 | 27.6 | 22.8 | 82.6
28229 - PIAZZA PPTO C | P - 124 | Tremie 1" | Concreto | Pilote Kelly zonas comunes #24 y pantalla plazoleta tramo H - 09 | 2026-05-16 | 2026-05-23 | 2026-05-26 | 7 | 27.6 | 23.6 | 85.5
28229 - PIAZZA PPTO C | P - 124 | Tremie 1" | Concreto | Pilote Kelly zonas comunes #24 y pantalla plazoleta tramo H - 09 | 2026-05-16 | 2026-05-19 | 2026-05-26 | 3 | 27.6 | 16.9 | 61.2
28229 - PIAZZA PPTO C | P - 124 | Tremie 1" | Concreto | Pilote Kelly zonas comunes #24 y pantalla plazoleta tramo H - 09 | 2026-05-16 | 2026-05-19 | 2026-05-26 | 3 | 27.6 | 16.4 | 59.4
28229 - PIAZZA PPTO C | P - 125 | Tremie 1/2" | Concreto | Pilote Kelly Torre 2 #31 | 2026-05-16 | 2026-06-13 | 2026-06-18 | 28 | 34.5 | 44.6 | 129.3
28229 - PIAZZA PPTO C | P - 125 | Tremie 1/2" | Concreto | Pilote Kelly Torre 2 #31 | 2026-05-16 | 2026-06-13 | 2026-06-18 | 28 | 34.5 | 43.8 | 127
28229 - PIAZZA PPTO C | P - 125 | Tremie 1/2" | Concreto | Pilote Kelly Torre 2 #31 | 2026-05-16 | 2026-06-13 | 2026-06-18 | 28 | 34.5 | 44.4 | 128.7
28229 - PIAZZA PPTO C | P - 125 | Tremie 1/2" | Concreto | Pilote Kelly Torre 2 #31 | 2026-05-16 | 2026-05-30 | 2026-06-01 | 14 | 34.5 | 36.8 | 106.7
28229 - PIAZZA PPTO C | P - 125 | Tremie 1/2" | Concreto | Pilote Kelly Torre 2 #31 | 2026-05-16 | 2026-05-30 | 2026-06-01 | 14 | 34.5 | 37.2 | 107.8
28229 - PIAZZA PPTO C | P - 125 | Tremie 1/2" | Concreto | Pilote Kelly Torre 2 #31 | 2026-05-16 | 2026-05-23 | 2026-05-26 | 7 | 34.5 | 32.5 | 94.2
28229 - PIAZZA PPTO C | P - 125 | Tremie 1/2" | Concreto | Pilote Kelly Torre 2 #31 | 2026-05-16 | 2026-05-23 | 2026-05-26 | 7 | 34.5 | 32.9 | 95.4
28229 - PIAZZA PPTO C | P - 125 | Tremie 1/2" | Concreto | Pilote Kelly Torre 2 #31 | 2026-05-16 | 2026-05-19 | 2026-05-26 | 3 | 34.5 | 24.1 | 69.9
28229 - PIAZZA PPTO C | P - 125 | Tremie 1/2" | Concreto | Pilote Kelly Torre 2 #31 | 2026-05-16 | 2026-05-19 | 2026-05-26 | 3 | 34.5 | 23.6 | 68.4
28229 - PIAZZA PPTO C | P - 127 | Tremie 1/2" | Concreto | Pilote Kelly Torre 2 #35 y pilote Kelly #10 | 2026-05-20 | 2026-06-17 | 2026-06-18 | 28 | 34.5 | 45.6 | 132.2
28229 - PIAZZA PPTO C | P - 127 | Tremie 1/2" | Concreto | Pilote Kelly Torre 2 #35 y pilote Kelly #10 | 2026-05-20 | 2026-06-17 | 2026-06-18 | 28 | 34.5 | 44.1 | 127.8
28229 - PIAZZA PPTO C | P - 127 | Tremie 1/2" | Concreto | Pilote Kelly Torre 2 #35 y pilote Kelly #10 | 2026-05-20 | 2026-06-17 | 2026-06-18 | 28 | 34.5 | 46 | 133.3
28229 - PIAZZA PPTO C | P - 127 | Tremie 1/2" | Concreto | Pilote Kelly Torre 2 #35 y pilote Kelly #10 | 2026-05-20 | 2026-06-03 | 2026-06-03 | 14 | 34.5 | 37.3 | 108.1
28229 - PIAZZA PPTO C | P - 127 | Tremie 1/2" | Concreto | Pilote Kelly Torre 2 #35 y pilote Kelly #10 | 2026-05-20 | 2026-06-03 | 2026-06-03 | 14 | 34.5 | 37.9 | 109.9
28229 - PIAZZA PPTO C | P - 127 | Tremie 1/2" | Concreto | Pilote Kelly Torre 2 #35 y pilote Kelly #10 | 2026-05-20 | 2026-05-27 | 2026-05-28 | 7 | 34.5 | 31.9 | 92.5
28229 - PIAZZA PPTO C | P - 127 | Tremie 1/2" | Concreto | Pilote Kelly Torre 2 #35 y pilote Kelly #10 | 2026-05-20 | 2026-05-27 | 2026-05-28 | 7 | 34.5 | 32.3 | 93.6
28229 - PIAZZA PPTO C | P - 127 | Tremie 1/2" | Concreto | Pilote Kelly Torre 2 #35 y pilote Kelly #10 | 2026-05-20 | 2026-05-23 | 2026-05-26 | 3 | 34.5 | 24.5 | 71
28229 - PIAZZA PPTO C | P - 127 | Tremie 1/2" | Concreto | Pilote Kelly Torre 2 #35 y pilote Kelly #10 | 2026-05-20 | 2026-05-23 | 2026-05-26 | 3 | 34.5 | 24.1 | 69.9
28229 - PIAZZA PPTO C | P - 128 | Tremie 1/2" | Concreto | Pilote Kelly Torre 2 #12 y pilote Kelly #37 | 2026-05-20 | 2026-06-17 | 2026-06-18 | 28 | 34.5 | 38.3 | 111
28229 - PIAZZA PPTO C | P - 128 | Tremie 1/2" | Concreto | Pilote Kelly Torre 2 #12 y pilote Kelly #37 | 2026-05-20 | 2026-06-17 | 2026-06-18 | 28 | 34.5 | 37.3 | 108.1
28229 - PIAZZA PPTO C | P - 128 | Tremie 1/2" | Concreto | Pilote Kelly Torre 2 #12 y pilote Kelly #37 | 2026-05-20 | 2026-06-17 | 2026-06-18 | 28 | 34.5 | 37.8 | 109.6
28229 - PIAZZA PPTO C | P - 128 | Tremie 1/2" | Concreto | Pilote Kelly Torre 2 #12 y pilote Kelly #37 | 2026-05-20 | 2026-06-03 | 2026-06-03 | 14 | 34.5 | 33.4 | 96.8
28229 - PIAZZA PPTO C | P - 128 | Tremie 1/2" | Concreto | Pilote Kelly Torre 2 #12 y pilote Kelly #37 | 2026-05-20 | 2026-06-03 | 2026-06-03 | 14 | 34.5 | 33.9 | 98.3
28229 - PIAZZA PPTO C | P - 128 | Tremie 1/2" | Concreto | Pilote Kelly Torre 2 #12 y pilote Kelly #37 | 2026-05-20 | 2026-05-27 | 2026-05-28 | 7 | 34.5 | 29.7 | 86.1
28229 - PIAZZA PPTO C | P - 128 | Tremie 1/2" | Concreto | Pilote Kelly Torre 2 #12 y pilote Kelly #37 | 2026-05-20 | 2026-05-27 | 2026-05-28 | 7 | 34.5 | 28.7 | 83.2
28229 - PIAZZA PPTO C | P - 128 | Tremie 1/2" | Concreto | Pilote Kelly Torre 2 #12 y pilote Kelly #37 | 2026-05-20 | 2026-05-23 | 2026-05-26 | 3 | 34.5 | 23.8 | 69
28229 - PIAZZA PPTO C | P - 128 | Tremie 1/2" | Concreto | Pilote Kelly Torre 2 #12 y pilote Kelly #37 | 2026-05-20 | 2026-05-23 | 2026-05-26 | 3 | 34.5 | 23.3 | 67.5
28229 - PIAZZA PPTO C | P - 130 | Tremie 1/2" | Concreto | Pilote Kelly Torre 2 #47 | 2026-05-21 | 2026-06-18 | 2026-06-18 | 28 | 34.5 | 42.7 | 123.8
28229 - PIAZZA PPTO C | P - 130 | Tremie 1/2" | Concreto | Pilote Kelly Torre 2 #47 | 2026-05-21 | 2026-06-18 | 2026-06-18 | 28 | 34.5 | 42.1 | 122
28229 - PIAZZA PPTO C | P - 130 | Tremie 1/2" | Concreto | Pilote Kelly Torre 2 #47 | 2026-05-21 | 2026-06-18 | 2026-06-18 | 28 | 34.5 | 43.2 | 125.2
28229 - PIAZZA PPTO C | P - 130 | Tremie 1/2" | Concreto | Pilote Kelly Torre 2 #47 | 2026-05-21 | 2026-06-04 | 2026-06-05 | 14 | 34.5 | 35.1 | 101.7
28229 - PIAZZA PPTO C | P - 130 | Tremie 1/2" | Concreto | Pilote Kelly Torre 2 #47 | 2026-05-21 | 2026-06-04 | 2026-06-05 | 14 | 34.5 | 35.6 | 103.2
28229 - PIAZZA PPTO C | P - 130 | Tremie 1/2" | Concreto | Pilote Kelly Torre 2 #47 | 2026-05-21 | 2026-05-28 | 2026-05-28 | 7 | 34.5 | 28.4 | 82.3
28229 - PIAZZA PPTO C | P - 130 | Tremie 1/2" | Concreto | Pilote Kelly Torre 2 #47 | 2026-05-21 | 2026-05-28 | 2026-05-28 | 7 | 34.5 | 28.7 | 83.2
28229 - PIAZZA PPTO C | P - 130 | Tremie 1/2" | Concreto | Pilote Kelly Torre 2 #47 | 2026-05-21 | 2026-05-24 | 2026-05-26 | 3 | 34.5 | 24.5 | 71
28229 - PIAZZA PPTO C | P - 130 | Tremie 1/2" | Concreto | Pilote Kelly Torre 2 #47 | 2026-05-21 | 2026-05-24 | 2026-05-26 | 3 | 34.5 | 24.1 | 69.9
28229 - PIAZZA PPTO C | P - 131 | Tremie 1" | Concreto | Zonas comunes pilote Kelly #152 y pilote Kelly #127 y pilote kelly #110 | 2026-05-21 | 2026-06-18 | 2026-06-18 | 28 | 27.6 | 28.7 | 104
28229 - PIAZZA PPTO C | P - 131 | Tremie 1" | Concreto | Zonas comunes pilote Kelly #152 y pilote Kelly #127 y pilote kelly #110 | 2026-05-21 | 2026-06-18 | 2026-06-18 | 28 | 27.6 | 27.9 | 101.1
28229 - PIAZZA PPTO C | P - 131 | Tremie 1" | Concreto | Zonas comunes pilote Kelly #152 y pilote Kelly #127 y pilote kelly #110 | 2026-05-21 | 2026-06-18 | 2026-06-18 | 28 | 27.6 | 28.3 | 102.5
28229 - PIAZZA PPTO C | P - 131 | Tremie 1" | Concreto | Zonas comunes pilote Kelly #152 y pilote Kelly #127 y pilote kelly #110 | 2026-05-21 | 2026-06-04 | 2026-06-05 | 14 | 27.6 | 24.5 | 88.8
28229 - PIAZZA PPTO C | P - 131 | Tremie 1" | Concreto | Zonas comunes pilote Kelly #152 y pilote Kelly #127 y pilote kelly #110 | 2026-05-21 | 2026-06-04 | 2026-06-05 | 14 | 27.6 | 24.7 | 89.5
28229 - PIAZZA PPTO C | P - 131 | Tremie 1" | Concreto | Zonas comunes pilote Kelly #152 y pilote Kelly #127 y pilote kelly #110 | 2026-05-21 | 2026-05-28 | 2026-05-28 | 7 | 27.6 | 21.2 | 76.8
28229 - PIAZZA PPTO C | P - 131 | Tremie 1" | Concreto | Zonas comunes pilote Kelly #152 y pilote Kelly #127 y pilote kelly #110 | 2026-05-21 | 2026-05-28 | 2026-05-28 | 7 | 27.6 | 21.4 | 77.5
28229 - PIAZZA PPTO C | P - 131 | Tremie 1" | Concreto | Zonas comunes pilote Kelly #152 y pilote Kelly #127 y pilote kelly #110 | 2026-05-21 | 2026-05-24 | 2026-05-26 | 3 | 27.6 | 16.9 | 61.2
28229 - PIAZZA PPTO C | P - 131 | Tremie 1" | Concreto | Zonas comunes pilote Kelly #152 y pilote Kelly #127 y pilote kelly #110 | 2026-05-21 | 2026-05-24 | 2026-05-26 | 3 | 27.6 | 16.6 | 60.1
28229 - PIAZZA PPTO C | P - 132 | Tremie 1/2" | Concreto | Pilote Kelly Torre 2 #02 | 2026-05-21 | 2026-06-18 | 2026-06-18 | 28 | 34.5 | 38.8 | 112.5
28229 - PIAZZA PPTO C | P - 132 | Tremie 1/2" | Concreto | Pilote Kelly Torre 2 #02 | 2026-05-21 | 2026-06-18 | 2026-06-18 | 28 | 34.5 | 38.1 | 110.4
28229 - PIAZZA PPTO C | P - 132 | Tremie 1/2" | Concreto | Pilote Kelly Torre 2 #02 | 2026-05-21 | 2026-06-18 | 2026-06-18 | 28 | 34.5 | 38.5 | 111.6
28229 - PIAZZA PPTO C | P - 132 | Tremie 1/2" | Concreto | Pilote Kelly Torre 2 #02 | 2026-05-21 | 2026-06-04 | 2026-06-05 | 14 | 34.5 | 33.4 | 96.8
28229 - PIAZZA PPTO C | P - 132 | Tremie 1/2" | Concreto | Pilote Kelly Torre 2 #02 | 2026-05-21 | 2026-06-04 | 2026-06-05 | 14 | 34.5 | 33.9 | 98.3
28229 - PIAZZA PPTO C | P - 132 | Tremie 1/2" | Concreto | Pilote Kelly Torre 2 #02 | 2026-05-21 | 2026-05-28 | 2026-05-28 | 7 | 34.5 | 29.3 | 84.9
28229 - PIAZZA PPTO C | P - 132 | Tremie 1/2" | Concreto | Pilote Kelly Torre 2 #02 | 2026-05-21 | 2026-05-28 | 2026-05-28 | 7 | 34.5 | 28.4 | 82.3
28229 - PIAZZA PPTO C | P - 132 | Tremie 1/2" | Concreto | Pilote Kelly Torre 2 #02 | 2026-05-21 | 2026-05-24 | 2026-05-26 | 3 | 34.5 | 25.2 | 73
28229 - PIAZZA PPTO C | P - 132 | Tremie 1/2" | Concreto | Pilote Kelly Torre 2 #02 | 2026-05-21 | 2026-05-24 | 2026-05-26 | 3 | 34.5 | 24.6 | 71.3
28229 - PIAZZA PPTO C | P - 138 | Tremie 1/2" | Concreto | Pilote Kelly torre 2 # 03 y pilote Kelly # 45 | 2026-05-25 | 2026-06-22 | 2026-06-22 | 28 | 34.5 | 43.5 | 126.1
28229 - PIAZZA PPTO C | P - 138 | Tremie 1/2" | Concreto | Pilote Kelly torre 2 # 03 y pilote Kelly # 45 | 2026-05-25 | 2026-06-22 | 2026-06-22 | 28 | 34.5 | 42.6 | 123.5
28229 - PIAZZA PPTO C | P - 138 | Tremie 1/2" | Concreto | Pilote Kelly torre 2 # 03 y pilote Kelly # 45 | 2026-05-25 | 2026-06-22 | 2026-06-22 | 28 | 34.5 | 43 | 124.6
28229 - PIAZZA PPTO C | P - 138 | Tremie 1/2" | Concreto | Pilote Kelly torre 2 # 03 y pilote Kelly # 45 | 2026-05-25 | 2026-06-08 | 2026-06-10 | 14 | 34.5 | 36.3 | 105.2
28229 - PIAZZA PPTO C | P - 138 | Tremie 1/2" | Concreto | Pilote Kelly torre 2 # 03 y pilote Kelly # 45 | 2026-05-25 | 2026-06-08 | 2026-06-10 | 14 | 34.5 | 35.7 | 103.5
28229 - PIAZZA PPTO C | P - 138 | Tremie 1/2" | Concreto | Pilote Kelly torre 2 # 03 y pilote Kelly # 45 | 2026-05-25 | 2026-06-01 | 2026-06-03 | 7 | 34.5 | 28.3 | 82
28229 - PIAZZA PPTO C | P - 138 | Tremie 1/2" | Concreto | Pilote Kelly torre 2 # 03 y pilote Kelly # 45 | 2026-05-25 | 2026-06-01 | 2026-06-03 | 7 | 34.5 | 27.8 | 80.6
28229 - PIAZZA PPTO C | P - 138 | Tremie 1/2" | Concreto | Pilote Kelly torre 2 # 03 y pilote Kelly # 45 | 2026-05-25 | 2026-05-28 | 2026-06-01 | 3 | 34.5 | 20.9 | 60.6
28229 - PIAZZA PPTO C | P - 138 | Tremie 1/2" | Concreto | Pilote Kelly torre 2 # 03 y pilote Kelly # 45 | 2026-05-25 | 2026-05-28 | 2026-06-01 | 3 | 34.5 | 20.6 | 59.7
28229 - PIAZZA PPTO C | P - 139 | Tremie 1" | Concreto | Zonas comunes pilote kelly # 37 y pilote kelly # 57 y pilote kelly # 155. | 2026-05-25 | 2026-06-22 | 2026-06-22 | 28 | 27.6 | 26.9 | 97.5
28229 - PIAZZA PPTO C | P - 139 | Tremie 1" | Concreto | Zonas comunes pilote kelly # 37 y pilote kelly # 57 y pilote kelly # 155. | 2026-05-25 | 2026-06-22 | 2026-06-22 | 28 | 27.6 | 26.7 | 96.7
28229 - PIAZZA PPTO C | P - 139 | Tremie 1" | Concreto | Zonas comunes pilote kelly # 37 y pilote kelly # 57 y pilote kelly # 155. | 2026-05-25 | 2026-06-22 | 2026-06-22 | 28 | 27.6 | 26.4 | 95.7
28229 - PIAZZA PPTO C | P - 139 | Tremie 1" | Concreto | Zonas comunes pilote kelly # 37 y pilote kelly # 57 y pilote kelly # 155. | 2026-05-25 | 2026-06-08 | 2026-06-10 | 14 | 27.6 | 23.2 | 84.1
28229 - PIAZZA PPTO C | P - 139 | Tremie 1" | Concreto | Zonas comunes pilote kelly # 37 y pilote kelly # 57 y pilote kelly # 155. | 2026-05-25 | 2026-06-08 | 2026-06-10 | 14 | 27.6 | 22.5 | 81.5
28229 - PIAZZA PPTO C | P - 139 | Tremie 1" | Concreto | Zonas comunes pilote kelly # 37 y pilote kelly # 57 y pilote kelly # 155. | 2026-05-25 | 2026-06-01 | 2026-06-03 | 7 | 27.6 | 19.2 | 69.6
28229 - PIAZZA PPTO C | P - 139 | Tremie 1" | Concreto | Zonas comunes pilote kelly # 37 y pilote kelly # 57 y pilote kelly # 155. | 2026-05-25 | 2026-06-01 | 2026-06-03 | 7 | 27.6 | 18.3 | 66.3
28229 - PIAZZA PPTO C | P - 139 | Tremie 1" | Concreto | Zonas comunes pilote kelly # 37 y pilote kelly # 57 y pilote kelly # 155. | 2026-05-25 | 2026-05-28 | 2026-06-01 | 3 | 27.6 | 10.1 | 36.6
28229 - PIAZZA PPTO C | P - 139 | Tremie 1" | Concreto | Zonas comunes pilote kelly # 37 y pilote kelly # 57 y pilote kelly # 155. | 2026-05-25 | 2026-05-28 | 2026-06-01 | 3 | 27.6 | 9.7 | 35.1
28229 - PIAZZA PPTO C | P - 140 | Tremie 1" | Concreto | Zonas comunes pilote kelly # 130 y pilote kelly # 146 y pilote kelly # 107. | 2026-05-26 | 2026-06-23 | 2026-06-25 | 28 | 27.6 | 35.5 | 128.6
28229 - PIAZZA PPTO C | P - 140 | Tremie 1" | Concreto | Zonas comunes pilote kelly # 130 y pilote kelly # 146 y pilote kelly # 107. | 2026-05-26 | 2026-06-23 | 2026-06-25 | 28 | 27.6 | 35.1 | 127.2
28229 - PIAZZA PPTO C | P - 140 | Tremie 1" | Concreto | Zonas comunes pilote kelly # 130 y pilote kelly # 146 y pilote kelly # 107. | 2026-05-26 | 2026-06-23 | 2026-06-25 | 28 | 27.6 | 35.9 | 130.1
28229 - PIAZZA PPTO C | P - 140 | Tremie 1" | Concreto | Zonas comunes pilote kelly # 130 y pilote kelly # 146 y pilote kelly # 107. | 2026-05-26 | 2026-06-09 | 2026-06-10 | 14 | 27.6 | 30 | 108.7
28229 - PIAZZA PPTO C | P - 140 | Tremie 1" | Concreto | Zonas comunes pilote kelly # 130 y pilote kelly # 146 y pilote kelly # 107. | 2026-05-26 | 2026-06-09 | 2026-06-10 | 14 | 27.6 | 30.1 | 109.1
28229 - PIAZZA PPTO C | P - 140 | Tremie 1" | Concreto | Zonas comunes pilote kelly # 130 y pilote kelly # 146 y pilote kelly # 107. | 2026-05-26 | 2026-06-02 | 2026-06-03 | 7 | 27.6 | 26.3 | 95.3
28229 - PIAZZA PPTO C | P - 140 | Tremie 1" | Concreto | Zonas comunes pilote kelly # 130 y pilote kelly # 146 y pilote kelly # 107. | 2026-05-26 | 2026-06-02 | 2026-06-03 | 7 | 27.6 | 25.8 | 93.5
28229 - PIAZZA PPTO C | P - 140 | Tremie 1" | Concreto | Zonas comunes pilote kelly # 130 y pilote kelly # 146 y pilote kelly # 107. | 2026-05-26 | 2026-05-29 | 2026-06-01 | 3 | 27.6 | 14.2 | 51.4
28229 - PIAZZA PPTO C | P - 140 | Tremie 1" | Concreto | Zonas comunes pilote kelly # 130 y pilote kelly # 146 y pilote kelly # 107. | 2026-05-26 | 2026-05-29 | 2026-06-01 | 3 | 27.6 | 14.4 | 52.2
28229 - PIAZZA PPTO C | P - 141 | Tremie 1/2" | Concreto | Pilote kelly torre 2 # 38. | 2026-05-26 | 2026-06-23 | 2026-06-25 | 28 | 34.5 | 41.1 | 119.1
28229 - PIAZZA PPTO C | P - 141 | Tremie 1/2" | Concreto | Pilote kelly torre 2 # 38. | 2026-05-26 | 2026-06-23 | 2026-06-25 | 28 | 34.5 | 41.6 | 120.6
28229 - PIAZZA PPTO C | P - 141 | Tremie 1/2" | Concreto | Pilote kelly torre 2 # 38. | 2026-05-26 | 2026-06-23 | 2026-06-25 | 28 | 34.5 | 40.9 | 118.6
28229 - PIAZZA PPTO C | P - 141 | Tremie 1/2" | Concreto | Pilote kelly torre 2 # 38. | 2026-05-26 | 2026-06-09 | 2026-06-10 | 14 | 34.5 | 35.7 | 103.5
28229 - PIAZZA PPTO C | P - 141 | Tremie 1/2" | Concreto | Pilote kelly torre 2 # 38. | 2026-05-26 | 2026-06-09 | 2026-06-10 | 14 | 34.5 | 34.5 | 100
28229 - PIAZZA PPTO C | P - 141 | Tremie 1/2" | Concreto | Pilote kelly torre 2 # 38. | 2026-05-26 | 2026-06-02 | 2026-06-03 | 7 | 34.5 | 30 | 87
28229 - PIAZZA PPTO C | P - 141 | Tremie 1/2" | Concreto | Pilote kelly torre 2 # 38. | 2026-05-26 | 2026-06-02 | 2026-06-03 | 7 | 34.5 | 29 | 84.1
28229 - PIAZZA PPTO C | P - 141 | Tremie 1/2" | Concreto | Pilote kelly torre 2 # 38. | 2026-05-26 | 2026-05-29 | 2026-06-01 | 3 | 34.5 | 13.6 | 39.4
28229 - PIAZZA PPTO C | P - 141 | Tremie 1/2" | Concreto | Pilote kelly torre 2 # 38. | 2026-05-26 | 2026-05-29 | 2026-06-01 | 3 | 34.5 | 13 | 37.7
28229 - PIAZZA PPTO C | P - 142 | Tremie 1/2 " | Concreto | Pilote Kelly torre 2 # 29 | 2026-05-26 | 2026-06-23 | 2026-06-25 | 28 | 34.5 | 44.6 | 129.3
28229 - PIAZZA PPTO C | P - 142 | Tremie 1/2 " | Concreto | Pilote Kelly torre 2 # 29 | 2026-05-26 | 2026-06-23 | 2026-06-25 | 28 | 34.5 | 42.9 | 124.3
28229 - PIAZZA PPTO C | P - 142 | Tremie 1/2 " | Concreto | Pilote Kelly torre 2 # 29 | 2026-05-26 | 2026-06-23 | 2026-06-25 | 28 | 34.5 | 44.3 | 128.4
28229 - PIAZZA PPTO C | P - 142 | Tremie 1/2 " | Concreto | Pilote Kelly torre 2 # 29 | 2026-05-26 | 2026-06-09 | 2026-06-10 | 14 | 34.5 | 36.2 | 104.9
28229 - PIAZZA PPTO C | P - 142 | Tremie 1/2 " | Concreto | Pilote Kelly torre 2 # 29 | 2026-05-26 | 2026-06-09 | 2026-06-10 | 14 | 34.5 | 36.3 | 105.2
28229 - PIAZZA PPTO C | P - 142 | Tremie 1/2 " | Concreto | Pilote Kelly torre 2 # 29 | 2026-05-26 | 2026-06-02 | 2026-06-03 | 7 | 34.5 | 31.4 | 91
28229 - PIAZZA PPTO C | P - 142 | Tremie 1/2 " | Concreto | Pilote Kelly torre 2 # 29 | 2026-05-26 | 2026-06-02 | 2026-06-03 | 7 | 34.5 | 31.8 | 92.2
28229 - PIAZZA PPTO C | P - 142 | Tremie 1/2 " | Concreto | Pilote Kelly torre 2 # 29 | 2026-05-26 | 2026-05-29 | 2026-06-01 | 3 | 34.5 | 19 | 55.1
28229 - PIAZZA PPTO C | P - 142 | Tremie 1/2 " | Concreto | Pilote Kelly torre 2 # 29 | 2026-05-26 | 2026-05-29 | 2026-06-01 | 3 | 34.5 | 18.6 | 53.9
28229 - PIAZZA PPTO C | P - 143 | Tremie 1" | Concreto | Zonas comunes pilote Kelly #135 - pilote Kelly #52 - pilote Kelly #38 y pilote Kelly #34 | 2026-05-27 | 2026-06-24 | 2026-06-25 | 28 | 27.6 | 30.3 | 109.8
28229 - PIAZZA PPTO C | P - 143 | Tremie 1" | Concreto | Zonas comunes pilote Kelly #135 - pilote Kelly #52 - pilote Kelly #38 y pilote Kelly #34 | 2026-05-27 | 2026-06-24 | 2026-06-25 | 28 | 27.6 | 29.5 | 106.9
28229 - PIAZZA PPTO C | P - 143 | Tremie 1" | Concreto | Zonas comunes pilote Kelly #135 - pilote Kelly #52 - pilote Kelly #38 y pilote Kelly #34 | 2026-05-27 | 2026-06-24 | 2026-06-25 | 28 | 27.6 | 29.7 | 107.6
28229 - PIAZZA PPTO C | P - 143 | Tremie 1" | Concreto | Zonas comunes pilote Kelly #135 - pilote Kelly #52 - pilote Kelly #38 y pilote Kelly #34 | 2026-05-27 | 2026-06-10 | 2026-06-12 | 14 | 27.6 | 26.2 | 94.9
28229 - PIAZZA PPTO C | P - 143 | Tremie 1" | Concreto | Zonas comunes pilote Kelly #135 - pilote Kelly #52 - pilote Kelly #38 y pilote Kelly #34 | 2026-05-27 | 2026-06-10 | 2026-06-12 | 14 | 27.6 | 25.8 | 93.5
28229 - PIAZZA PPTO C | P - 143 | Tremie 1" | Concreto | Zonas comunes pilote Kelly #135 - pilote Kelly #52 - pilote Kelly #38 y pilote Kelly #34 | 2026-05-27 | 2026-06-03 | 2026-06-03 | 7 | 27.6 | 22.5 | 81.5
28229 - PIAZZA PPTO C | P - 143 | Tremie 1" | Concreto | Zonas comunes pilote Kelly #135 - pilote Kelly #52 - pilote Kelly #38 y pilote Kelly #34 | 2026-05-27 | 2026-06-03 | 2026-06-03 | 7 | 27.6 | 22.8 | 82.6
28229 - PIAZZA PPTO C | P - 143 | Tremie 1" | Concreto | Zonas comunes pilote Kelly #135 - pilote Kelly #52 - pilote Kelly #38 y pilote Kelly #34 | 2026-05-27 | 2026-05-30 | 2026-06-02 | 3 | 27.6 | 18.8 | 68.1
28229 - PIAZZA PPTO C | P - 143 | Tremie 1" | Concreto | Zonas comunes pilote Kelly #135 - pilote Kelly #52 - pilote Kelly #38 y pilote Kelly #34 | 2026-05-27 | 2026-05-30 | 2026-06-02 | 3 | 27.6 | 18.7 | 67.8
28229 - PIAZZA PPTO C | P - 145 | Tremie 1" | Concreto | Pilote Kelly zonas comunes #97 - pilote Kelly # 80 y pilote Kelly #50 | 2026-05-28 | 2026-06-25 | 2026-06-25 | 28 | 27.6 | 32.5 | 117.8
28229 - PIAZZA PPTO C | P - 145 | Tremie 1" | Concreto | Pilote Kelly zonas comunes #97 - pilote Kelly # 80 y pilote Kelly #50 | 2026-05-28 | 2026-06-25 | 2026-06-25 | 28 | 27.6 | 32.9 | 119.2
28229 - PIAZZA PPTO C | P - 145 | Tremie 1" | Concreto | Pilote Kelly zonas comunes #97 - pilote Kelly # 80 y pilote Kelly #50 | 2026-05-28 | 2026-06-25 | 2026-06-25 | 28 | 27.6 | 32 | 115.9
28229 - PIAZZA PPTO C | P - 145 | Tremie 1" | Concreto | Pilote Kelly zonas comunes #97 - pilote Kelly # 80 y pilote Kelly #50 | 2026-05-28 | 2026-06-11 | 2026-06-12 | 14 | 27.6 | 27.5 | 99.6
28229 - PIAZZA PPTO C | P - 145 | Tremie 1" | Concreto | Pilote Kelly zonas comunes #97 - pilote Kelly # 80 y pilote Kelly #50 | 2026-05-28 | 2026-06-11 | 2026-06-12 | 14 | 27.6 | 26.7 | 96.7
28229 - PIAZZA PPTO C | P - 145 | Tremie 1" | Concreto | Pilote Kelly zonas comunes #97 - pilote Kelly # 80 y pilote Kelly #50 | 2026-05-28 | 2026-06-04 | 2026-06-05 | 7 | 27.6 | 22.4 | 81.2
28229 - PIAZZA PPTO C | P - 145 | Tremie 1" | Concreto | Pilote Kelly zonas comunes #97 - pilote Kelly # 80 y pilote Kelly #50 | 2026-05-28 | 2026-06-04 | 2026-06-05 | 7 | 27.6 | 21.7 | 78.6
28229 - PIAZZA PPTO C | P - 145 | Tremie 1" | Concreto | Pilote Kelly zonas comunes #97 - pilote Kelly # 80 y pilote Kelly #50 | 2026-05-28 | 2026-05-31 | 2026-06-02 | 3 | 27.6 | 17.9 | 64.9
28229 - PIAZZA PPTO C | P - 145 | Tremie 1" | Concreto | Pilote Kelly zonas comunes #97 - pilote Kelly # 80 y pilote Kelly #50 | 2026-05-28 | 2026-05-31 | 2026-06-02 | 3 | 27.6 | 17.1 | 62
28229 - PIAZZA PPTO C | P - 146 | Tremie 1/2" | Concreto | Pilote Kelly Torre 2 #40 | 2026-05-28 | 2026-06-25 | 2026-06-25 | 28 | 34.5 | 41.3 | 119.7
28229 - PIAZZA PPTO C | P - 146 | Tremie 1/2" | Concreto | Pilote Kelly Torre 2 #40 | 2026-05-28 | 2026-06-25 | 2026-06-25 | 28 | 34.5 | 40 | 115.9
28229 - PIAZZA PPTO C | P - 146 | Tremie 1/2" | Concreto | Pilote Kelly Torre 2 #40 | 2026-05-28 | 2026-06-25 | 2026-06-25 | 28 | 34.5 | 40.5 | 117.4
28229 - PIAZZA PPTO C | P - 146 | Tremie 1/2" | Concreto | Pilote Kelly Torre 2 #40 | 2026-05-28 | 2026-06-11 | 2026-06-12 | 14 | 34.5 | 33.5 | 97.1
28229 - PIAZZA PPTO C | P - 146 | Tremie 1/2" | Concreto | Pilote Kelly Torre 2 #40 | 2026-05-28 | 2026-06-11 | 2026-06-12 | 14 | 34.5 | 34 | 98.6
28229 - PIAZZA PPTO C | P - 146 | Tremie 1/2" | Concreto | Pilote Kelly Torre 2 #40 | 2026-05-28 | 2026-06-04 | 2026-06-05 | 7 | 34.5 | 27.5 | 79.7
28229 - PIAZZA PPTO C | P - 146 | Tremie 1/2" | Concreto | Pilote Kelly Torre 2 #40 | 2026-05-28 | 2026-06-04 | 2026-06-05 | 7 | 34.5 | 27.2 | 78.8
28229 - PIAZZA PPTO C | P - 146 | Tremie 1/2" | Concreto | Pilote Kelly Torre 2 #40 | 2026-05-28 | 2026-05-31 | 2026-06-02 | 3 | 34.5 | 22.8 | 66.1
28229 - PIAZZA PPTO C | P - 146 | Tremie 1/2" | Concreto | Pilote Kelly Torre 2 #40 | 2026-05-28 | 2026-05-31 | 2026-06-02 | 3 | 34.5 | 22.3 | 64.6
28229 - PIAZZA PPTO C | P - 147 | Tremie 1" | Concreto | Zonas comunes pilote Kelly #74 Y pilote #51 y pilote Kelly #42 y pilote Kelly #83 | 2026-05-29 | 2026-06-26 | 2026-07-01 | 28 | 27.6 | 36.8 | 133.3
28229 - PIAZZA PPTO C | P - 147 | Tremie 1" | Concreto | Zonas comunes pilote Kelly #74 Y pilote #51 y pilote Kelly #42 y pilote Kelly #83 | 2026-05-29 | 2026-06-26 | 2026-07-01 | 28 | 27.6 | 37.7 | 136.6
28229 - PIAZZA PPTO C | P - 147 | Tremie 1" | Concreto | Zonas comunes pilote Kelly #74 Y pilote #51 y pilote Kelly #42 y pilote Kelly #83 | 2026-05-29 | 2026-06-26 | 2026-07-01 | 28 | 27.6 | 37.1 | 134.4
28229 - PIAZZA PPTO C | P - 147 | Tremie 1" | Concreto | Zonas comunes pilote Kelly #74 Y pilote #51 y pilote Kelly #42 y pilote Kelly #83 | 2026-05-29 | 2026-06-12 | 2026-06-12 | 14 | 27.6 | 30.5 | 110.5
28229 - PIAZZA PPTO C | P - 147 | Tremie 1" | Concreto | Zonas comunes pilote Kelly #74 Y pilote #51 y pilote Kelly #42 y pilote Kelly #83 | 2026-05-29 | 2026-06-12 | 2026-06-12 | 14 | 27.6 | 31.3 | 113.4
28229 - PIAZZA PPTO C | P - 147 | Tremie 1" | Concreto | Zonas comunes pilote Kelly #74 Y pilote #51 y pilote Kelly #42 y pilote Kelly #83 | 2026-05-29 | 2026-06-05 | 2026-06-05 | 7 | 27.6 | 25.1 | 90.9
28229 - PIAZZA PPTO C | P - 147 | Tremie 1" | Concreto | Zonas comunes pilote Kelly #74 Y pilote #51 y pilote Kelly #42 y pilote Kelly #83 | 2026-05-29 | 2026-06-05 | 2026-06-05 | 7 | 27.6 | 25.3 | 91.7
28229 - PIAZZA PPTO C | P - 147 | Tremie 1" | Concreto | Zonas comunes pilote Kelly #74 Y pilote #51 y pilote Kelly #42 y pilote Kelly #83 | 2026-05-29 | 2026-06-02 | 2026-06-04 | 4 | 27.6 | 21.1 | 76.4
28229 - PIAZZA PPTO C | P - 147 | Tremie 1" | Concreto | Zonas comunes pilote Kelly #74 Y pilote #51 y pilote Kelly #42 y pilote Kelly #83 | 2026-05-29 | 2026-06-02 | 2026-06-04 | 4 | 27.6 | 21.3 | 77.2
28229 - PIAZZA PPTO C | P - 148 | Tremie 1" | Concreto | Zonas comunes pilote Kelly #89 y barrete de la plazoleta BA - 28 | 2026-05-29 | 2026-06-26 | 2026-07-01 | 28 | 27.6 | 39.5 | 143.1
28229 - PIAZZA PPTO C | P - 148 | Tremie 1" | Concreto | Zonas comunes pilote Kelly #89 y barrete de la plazoleta BA - 28 | 2026-05-29 | 2026-06-26 | 2026-07-01 | 28 | 27.6 | 38.4 | 139.1
28229 - PIAZZA PPTO C | P - 148 | Tremie 1" | Concreto | Zonas comunes pilote Kelly #89 y barrete de la plazoleta BA - 28 | 2026-05-29 | 2026-06-26 | 2026-07-01 | 28 | 27.6 | 39 | 141.3
28229 - PIAZZA PPTO C | P - 148 | Tremie 1" | Concreto | Zonas comunes pilote Kelly #89 y barrete de la plazoleta BA - 28 | 2026-05-29 | 2026-06-12 | 2026-06-12 | 14 | 27.6 | 32.2 | 116.7
28229 - PIAZZA PPTO C | P - 148 | Tremie 1" | Concreto | Zonas comunes pilote Kelly #89 y barrete de la plazoleta BA - 28 | 2026-05-29 | 2026-06-12 | 2026-06-12 | 14 | 27.6 | 32.6 | 118.1
28229 - PIAZZA PPTO C | P - 148 | Tremie 1" | Concreto | Zonas comunes pilote Kelly #89 y barrete de la plazoleta BA - 28 | 2026-05-29 | 2026-06-05 | 2026-06-05 | 7 | 27.6 | 27.5 | 99.6
28229 - PIAZZA PPTO C | P - 148 | Tremie 1" | Concreto | Zonas comunes pilote Kelly #89 y barrete de la plazoleta BA - 28 | 2026-05-29 | 2026-06-05 | 2026-06-05 | 7 | 27.6 | 26.5 | 96
28229 - PIAZZA PPTO C | P - 148 | Tremie 1" | Concreto | Zonas comunes pilote Kelly #89 y barrete de la plazoleta BA - 28 | 2026-05-29 | 2026-06-02 | 2026-06-04 | 4 | 27.6 | 22.8 | 82.6
28229 - PIAZZA PPTO C | P - 148 | Tremie 1" | Concreto | Zonas comunes pilote Kelly #89 y barrete de la plazoleta BA - 28 | 2026-05-29 | 2026-06-02 | 2026-06-04 | 4 | 27.6 | 22 | 79.7
28229 - PIAZZA PPTO C | P - 150 | Tremie 1" | Concreto | Pilote Kelly zonas comunes #69 y pilote Kelly #40 | 2026-05-30 | 2026-06-27 | 2026-07-01 | 28 | 27.6 | 37.8 | 137
28229 - PIAZZA PPTO C | P - 150 | Tremie 1" | Concreto | Pilote Kelly zonas comunes #69 y pilote Kelly #40 | 2026-05-30 | 2026-06-27 | 2026-07-01 | 28 | 27.6 | 37.4 | 135.5
28229 - PIAZZA PPTO C | P - 150 | Tremie 1" | Concreto | Pilote Kelly zonas comunes #69 y pilote Kelly #40 | 2026-05-30 | 2026-06-27 | 2026-07-01 | 28 | 27.6 | 38.4 | 139.1
28229 - PIAZZA PPTO C | P - 150 | Tremie 1" | Concreto | Pilote Kelly zonas comunes #69 y pilote Kelly #40 | 2026-05-30 | 2026-06-13 | 2026-06-18 | 14 | 27.6 | 32.4 | 117.4
28229 - PIAZZA PPTO C | P - 150 | Tremie 1" | Concreto | Pilote Kelly zonas comunes #69 y pilote Kelly #40 | 2026-05-30 | 2026-06-13 | 2026-06-18 | 14 | 27.6 | 31.9 | 115.6
28229 - PIAZZA PPTO C | P - 150 | Tremie 1" | Concreto | Pilote Kelly zonas comunes #69 y pilote Kelly #40 | 2026-05-30 | 2026-06-06 | 2026-06-10 | 7 | 27.6 | 26.1 | 94.6
28229 - PIAZZA PPTO C | P - 150 | Tremie 1" | Concreto | Pilote Kelly zonas comunes #69 y pilote Kelly #40 | 2026-05-30 | 2026-06-06 | 2026-06-10 | 7 | 27.6 | 26.5 | 96
28229 - PIAZZA PPTO C | P - 150 | Tremie 1" | Concreto | Pilote Kelly zonas comunes #69 y pilote Kelly #40 | 2026-05-30 | 2026-06-02 | 2026-06-04 | 3 | 27.6 | 21 | 76.1
28229 - PIAZZA PPTO C | P - 150 | Tremie 1" | Concreto | Pilote Kelly zonas comunes #69 y pilote Kelly #40 | 2026-05-30 | 2026-06-02 | 2026-06-04 | 3 | 27.6 | 20.6 | 74.6
28229 - PIAZZA PPTO C | P - 155 | Tremie 1" | Concreto | Zonas comunes pilotes kelly #46 y pílote kelly #121 y pilote kelly 68 y pilote kelly #111 | 2026-06-03 | 2026-07-01 | 2026-07-01 | 28 | 27.6 | 48.3 | 175
28229 - PIAZZA PPTO C | P - 155 | Tremie 1" | Concreto | Zonas comunes pilotes kelly #46 y pílote kelly #121 y pilote kelly 68 y pilote kelly #111 | 2026-06-03 | 2026-07-01 | 2026-07-01 | 28 | 27.6 | 47.6 | 172.5
28229 - PIAZZA PPTO C | P - 155 | Tremie 1" | Concreto | Zonas comunes pilotes kelly #46 y pílote kelly #121 y pilote kelly 68 y pilote kelly #111 | 2026-06-03 | 2026-07-01 | 2026-07-01 | 28 | 27.6 | 49.1 | 177.9
28229 - PIAZZA PPTO C | P - 155 | Tremie 1" | Concreto | Zonas comunes pilotes kelly #46 y pílote kelly #121 y pilote kelly 68 y pilote kelly #111 | 2026-06-03 | 2026-06-17 | 2026-06-18 | 14 | 27.6 | 40 | 144.9
28229 - PIAZZA PPTO C | P - 155 | Tremie 1" | Concreto | Zonas comunes pilotes kelly #46 y pílote kelly #121 y pilote kelly 68 y pilote kelly #111 | 2026-06-03 | 2026-06-17 | 2026-06-18 | 14 | 27.6 | 40.2 | 145.7
28229 - PIAZZA PPTO C | P - 155 | Tremie 1" | Concreto | Zonas comunes pilotes kelly #46 y pílote kelly #121 y pilote kelly 68 y pilote kelly #111 | 2026-06-03 | 2026-06-10 | 2026-06-10 | 7 | 27.6 | 33.1 | 119.9
28229 - PIAZZA PPTO C | P - 155 | Tremie 1" | Concreto | Zonas comunes pilotes kelly #46 y pílote kelly #121 y pilote kelly 68 y pilote kelly #111 | 2026-06-03 | 2026-06-10 | 2026-06-10 | 7 | 27.6 | 32.8 | 118.8
28229 - PIAZZA PPTO C | P - 155 | Tremie 1" | Concreto | Zonas comunes pilotes kelly #46 y pílote kelly #121 y pilote kelly 68 y pilote kelly #111 | 2026-06-03 | 2026-06-06 | 2026-06-10 | 3 | 27.6 | 29.6 | 107.2
28229 - PIAZZA PPTO C | P - 155 | Tremie 1" | Concreto | Zonas comunes pilotes kelly #46 y pílote kelly #121 y pilote kelly 68 y pilote kelly #111 | 2026-06-03 | 2026-06-06 | 2026-06-10 | 3 | 27.6 | 29.5 | 106.9
28229 - PIAZZA PPTO C | P - 156 | Tremie 1" | Concreto | Zonas comunes pilote kelly #25 y pilote kelly #154 y pilote kelly #48 | 2026-06-03 | 2026-07-01 | 2026-07-01 | 28 | 27.6 | 42.3 | 153.3
28229 - PIAZZA PPTO C | P - 156 | Tremie 1" | Concreto | Zonas comunes pilote kelly #25 y pilote kelly #154 y pilote kelly #48 | 2026-06-03 | 2026-07-01 | 2026-07-01 | 28 | 27.6 | 41.6 | 150.7
28229 - PIAZZA PPTO C | P - 156 | Tremie 1" | Concreto | Zonas comunes pilote kelly #25 y pilote kelly #154 y pilote kelly #48 | 2026-06-03 | 2026-07-01 | 2026-07-01 | 28 | 27.6 | 41.2 | 149.3
28229 - PIAZZA PPTO C | P - 156 | Tremie 1" | Concreto | Zonas comunes pilote kelly #25 y pilote kelly #154 y pilote kelly #48 | 2026-06-03 | 2026-06-17 | 2026-06-18 | 14 | 27.6 | 34.4 | 124.6
28229 - PIAZZA PPTO C | P - 156 | Tremie 1" | Concreto | Zonas comunes pilote kelly #25 y pilote kelly #154 y pilote kelly #48 | 2026-06-03 | 2026-06-17 | 2026-06-18 | 14 | 27.6 | 34.9 | 126.4
28229 - PIAZZA PPTO C | P - 156 | Tremie 1" | Concreto | Zonas comunes pilote kelly #25 y pilote kelly #154 y pilote kelly #48 | 2026-06-03 | 2026-06-10 | 2026-06-10 | 7 | 27.6 | 28.6 | 103.6
28229 - PIAZZA PPTO C | P - 156 | Tremie 1" | Concreto | Zonas comunes pilote kelly #25 y pilote kelly #154 y pilote kelly #48 | 2026-06-03 | 2026-06-10 | 2026-06-10 | 7 | 27.6 | 28.2 | 102.2
28229 - PIAZZA PPTO C | P - 156 | Tremie 1" | Concreto | Zonas comunes pilote kelly #25 y pilote kelly #154 y pilote kelly #48 | 2026-06-03 | 2026-06-06 | 2026-06-10 | 3 | 27.6 | 25.4 | 92
28229 - PIAZZA PPTO C | P - 156 | Tremie 1" | Concreto | Zonas comunes pilote kelly #25 y pilote kelly #154 y pilote kelly #48 | 2026-06-03 | 2026-06-06 | 2026-06-10 | 3 | 27.6 | 25.2 | 91.3
28229 - PIAZZA PPTO C | P - 17 | Tremie 1" | Concreto | Plataforma pantalla tramo M- 3 y pilote Kely #72 de zonas comunes | 2026-04-06 | 2026-05-04 | 2026-05-06 | 28 | 27.6 | 40.2 | 145.7
28229 - PIAZZA PPTO C | P - 17 | Tremie 1" | Concreto | Plataforma pantalla tramo M- 3 y pilote Kely #72 de zonas comunes | 2026-04-06 | 2026-05-04 | 2026-05-06 | 28 | 27.6 | 40 | 144.9
28229 - PIAZZA PPTO C | P - 17 | Tremie 1" | Concreto | Plataforma pantalla tramo M- 3 y pilote Kely #72 de zonas comunes | 2026-04-06 | 2026-05-04 | 2026-05-06 | 28 | 27.6 | 39.2 | 142
28229 - PIAZZA PPTO C | P - 17 | Tremie 1" | Concreto | Plataforma pantalla tramo M- 3 y pilote Kely #72 de zonas comunes | 2026-04-06 | 2026-04-20 | 2026-04-21 | 14 | 27.6 | 32.7 | 118.5
28229 - PIAZZA PPTO C | P - 17 | Tremie 1" | Concreto | Plataforma pantalla tramo M- 3 y pilote Kely #72 de zonas comunes | 2026-04-06 | 2026-04-20 | 2026-04-21 | 14 | 27.6 | 33.1 | 119.9
28229 - PIAZZA PPTO C | P - 17 | Tremie 1" | Concreto | Plataforma pantalla tramo M- 3 y pilote Kely #72 de zonas comunes | 2026-04-06 | 2026-04-13 | 2026-04-14 | 7 | 27.6 | 28.1 | 101.8
28229 - PIAZZA PPTO C | P - 17 | Tremie 1" | Concreto | Plataforma pantalla tramo M- 3 y pilote Kely #72 de zonas comunes | 2026-04-06 | 2026-04-13 | 2026-04-14 | 7 | 27.6 | 27.1 | 98.2
28229 - PIAZZA PPTO C | P - 17 | Tremie 1" | Concreto | Plataforma pantalla tramo M- 3 y pilote Kely #72 de zonas comunes | 2026-04-06 | 2026-04-09 | 2026-04-14 | 3 | 27.6 | 23.9 | 86.6
28229 - PIAZZA PPTO C | P - 17 | Tremie 1" | Concreto | Plataforma pantalla tramo M- 3 y pilote Kely #72 de zonas comunes | 2026-04-06 | 2026-04-09 | 2026-04-14 | 3 | 27.6 | 23.1 | 83.7
28229 - PIAZZA PPTO C | P - 171 | Tremie 1" | Concreto | Zonas comunes pilote Kely #156 y pilote Kely #92 y pilote kely #124 pantalla tramo M-16 plazoleta | 2026-06-17 | 2026-07-15 | 2026-07-15 | 28 | 27.6 | 44.9 | 162.7
28229 - PIAZZA PPTO C | P - 171 | Tremie 1" | Concreto | Zonas comunes pilote Kely #156 y pilote Kely #92 y pilote kely #124 pantalla tramo M-16 plazoleta | 2026-06-17 | 2026-07-15 | 2026-07-15 | 28 | 27.6 | 45.1 | 163.4
28229 - PIAZZA PPTO C | P - 171 | Tremie 1" | Concreto | Zonas comunes pilote Kely #156 y pilote Kely #92 y pilote kely #124 pantalla tramo M-16 plazoleta | 2026-06-17 | 2026-07-15 | 2026-07-15 | 28 | 27.6 | 44.5 | 161.2
28229 - PIAZZA PPTO C | P - 171 | Tremie 1" | Concreto | Zonas comunes pilote Kely #156 y pilote Kely #92 y pilote kely #124 pantalla tramo M-16 plazoleta | 2026-06-17 | 2026-07-01 | 2026-07-01 | 14 | 27.6 | 37.2 | 134.8
28229 - PIAZZA PPTO C | P - 171 | Tremie 1" | Concreto | Zonas comunes pilote Kely #156 y pilote Kely #92 y pilote kely #124 pantalla tramo M-16 plazoleta | 2026-06-17 | 2026-07-01 | 2026-07-01 | 14 | 27.6 | 37.3 | 135.1
28229 - PIAZZA PPTO C | P - 171 | Tremie 1" | Concreto | Zonas comunes pilote Kely #156 y pilote Kely #92 y pilote kely #124 pantalla tramo M-16 plazoleta | 2026-06-17 | 2026-06-24 | 2026-06-25 | 7 | 27.6 | 31.3 | 113.4
28229 - PIAZZA PPTO C | P - 171 | Tremie 1" | Concreto | Zonas comunes pilote Kely #156 y pilote Kely #92 y pilote kely #124 pantalla tramo M-16 plazoleta | 2026-06-17 | 2026-06-24 | 2026-06-25 | 7 | 27.6 | 31 | 112.3
28229 - PIAZZA PPTO C | P - 171 | Tremie 1" | Concreto | Zonas comunes pilote Kely #156 y pilote Kely #92 y pilote kely #124 pantalla tramo M-16 plazoleta | 2026-06-17 | 2026-06-20 | 2026-06-23 | 3 | 27.6 | 28 | 101.4
28229 - PIAZZA PPTO C | P - 171 | Tremie 1" | Concreto | Zonas comunes pilote Kely #156 y pilote Kely #92 y pilote kely #124 pantalla tramo M-16 plazoleta | 2026-06-17 | 2026-06-20 | 2026-06-23 | 3 | 27.6 | 27.4 | 99.3
28229 - PIAZZA PPTO C | P - 173 | Tremie 1" | Concreto | Plazoleta pantalla tramo H - 15 y pilote Kelly #33 zonas comunes y pilote kelly #49 | 2026-06-18 | 2026-07-16 | 2026-07-17 | 28 | 27.6 | 41.1 | 148.9
28229 - PIAZZA PPTO C | P - 173 | Tremie 1" | Concreto | Plazoleta pantalla tramo H - 15 y pilote Kelly #33 zonas comunes y pilote kelly #49 | 2026-06-18 | 2026-07-16 | 2026-07-17 | 28 | 27.6 | 40 | 144.9
28229 - PIAZZA PPTO C | P - 173 | Tremie 1" | Concreto | Plazoleta pantalla tramo H - 15 y pilote Kelly #33 zonas comunes y pilote kelly #49 | 2026-06-18 | 2026-07-16 | 2026-07-17 | 28 | 27.6 | 40.5 | 146.7
28229 - PIAZZA PPTO C | P - 173 | Tremie 1" | Concreto | Plazoleta pantalla tramo H - 15 y pilote Kelly #33 zonas comunes y pilote kelly #49 | 2026-06-18 | 2026-07-02 | 2026-07-03 | 14 | 27.6 | 34.4 | 124.6
28229 - PIAZZA PPTO C | P - 173 | Tremie 1" | Concreto | Plazoleta pantalla tramo H - 15 y pilote Kelly #33 zonas comunes y pilote kelly #49 | 2026-06-18 | 2026-07-02 | 2026-07-03 | 14 | 27.6 | 33.8 | 122.5
28229 - PIAZZA PPTO C | P - 173 | Tremie 1" | Concreto | Plazoleta pantalla tramo H - 15 y pilote Kelly #33 zonas comunes y pilote kelly #49 | 2026-06-18 | 2026-06-25 | 2026-06-25 | 7 | 27.6 | 25.4 | 92
28229 - PIAZZA PPTO C | P - 173 | Tremie 1" | Concreto | Plazoleta pantalla tramo H - 15 y pilote Kelly #33 zonas comunes y pilote kelly #49 | 2026-06-18 | 2026-06-25 | 2026-06-25 | 7 | 27.6 | 25.7 | 93.1
28229 - PIAZZA PPTO C | P - 173 | Tremie 1" | Concreto | Plazoleta pantalla tramo H - 15 y pilote Kelly #33 zonas comunes y pilote kelly #49 | 2026-06-18 | 2026-06-21 | 2026-06-23 | 3 | 27.6 | 20.9 | 75.7
28229 - PIAZZA PPTO C | P - 173 | Tremie 1" | Concreto | Plazoleta pantalla tramo H - 15 y pilote Kelly #33 zonas comunes y pilote kelly #49 | 2026-06-18 | 2026-06-21 | 2026-06-23 | 3 | 27.6 | 20.4 | 73.9
28229 - PIAZZA PPTO C | P - 174 | Tremie 1/2´´ | Concreto | Reparación de pilote Kelly Torre 1 #23 | 2026-06-19 | 2026-07-17 | 2026-07-17 | 28 | 34.5 | 47 | 136.2
28229 - PIAZZA PPTO C | P - 174 | Tremie 1/2´´ | Concreto | Reparación de pilote Kelly Torre 1 #23 | 2026-06-19 | 2026-07-17 | 2026-07-17 | 28 | 34.5 | 45.2 | 131
28229 - PIAZZA PPTO C | P - 174 | Tremie 1/2´´ | Concreto | Reparación de pilote Kelly Torre 1 #23 | 2026-06-19 | 2026-07-17 | 2026-07-17 | 28 | 34.5 | 46.5 | 134.8
28229 - PIAZZA PPTO C | P - 174 | Tremie 1/2´´ | Concreto | Reparación de pilote Kelly Torre 1 #23 | 2026-06-19 | 2026-07-03 | 2026-07-03 | 14 | 34.5 | 38.1 | 110.4
28229 - PIAZZA PPTO C | P - 174 | Tremie 1/2´´ | Concreto | Reparación de pilote Kelly Torre 1 #23 | 2026-06-19 | 2026-07-03 | 2026-07-03 | 14 | 34.5 | 38.5 | 111.6
28229 - PIAZZA PPTO C | P - 174 | Tremie 1/2´´ | Concreto | Reparación de pilote Kelly Torre 1 #23 | 2026-06-19 | 2026-06-26 | 2026-07-01 | 7 | 34.5 | 33.5 | 97.1
28229 - PIAZZA PPTO C | P - 174 | Tremie 1/2´´ | Concreto | Reparación de pilote Kelly Torre 1 #23 | 2026-06-19 | 2026-06-26 | 2026-07-01 | 7 | 34.5 | 33.9 | 98.3
28229 - PIAZZA PPTO C | P - 174 | Tremie 1/2´´ | Concreto | Reparación de pilote Kelly Torre 1 #23 | 2026-06-19 | 2026-06-23 | 2026-06-25 | 4 | 34.5 | 30.3 | 87.8
28229 - PIAZZA PPTO C | P - 174 | Tremie 1/2´´ | Concreto | Reparación de pilote Kelly Torre 1 #23 | 2026-06-19 | 2026-06-23 | 2026-06-25 | 4 | 34.5 | 29.8 | 86.4
28229 - PIAZZA PPTO C | P - 176 | Tremie 1´´ | Concreto | Zonas comunes pilote Kelly #84 y pilote Kelly #18 | 2026-06-19 | 2026-07-17 | 2026-07-17 | 28 | 27.6 | 40.1 | 145.3
28229 - PIAZZA PPTO C | P - 176 | Tremie 1´´ | Concreto | Zonas comunes pilote Kelly #84 y pilote Kelly #18 | 2026-06-19 | 2026-07-17 | 2026-07-17 | 28 | 27.6 | 41 | 148.6
28229 - PIAZZA PPTO C | P - 176 | Tremie 1´´ | Concreto | Zonas comunes pilote Kelly #84 y pilote Kelly #18 | 2026-06-19 | 2026-07-17 | 2026-07-17 | 28 | 27.6 | 41.8 | 151.4
28229 - PIAZZA PPTO C | P - 176 | Tremie 1´´ | Concreto | Zonas comunes pilote Kelly #84 y pilote Kelly #18 | 2026-06-19 | 2026-07-03 | 2026-07-03 | 14 | 27.6 | 34.4 | 124.6
28229 - PIAZZA PPTO C | P - 176 | Tremie 1´´ | Concreto | Zonas comunes pilote Kelly #84 y pilote Kelly #18 | 2026-06-19 | 2026-07-03 | 2026-07-03 | 14 | 27.6 | 33.1 | 119.9
28229 - PIAZZA PPTO C | P - 176 | Tremie 1´´ | Concreto | Zonas comunes pilote Kelly #84 y pilote Kelly #18 | 2026-06-19 | 2026-06-26 | 2026-07-01 | 7 | 27.6 | 25.5 | 92.4
28229 - PIAZZA PPTO C | P - 176 | Tremie 1´´ | Concreto | Zonas comunes pilote Kelly #84 y pilote Kelly #18 | 2026-06-19 | 2026-06-26 | 2026-07-01 | 7 | 27.6 | 24.8 | 89.9
28229 - PIAZZA PPTO C | P - 176 | Tremie 1´´ | Concreto | Zonas comunes pilote Kelly #84 y pilote Kelly #18 | 2026-06-19 | 2026-06-23 | 2026-06-25 | 4 | 27.6 | 14.5 | 52.5
28229 - PIAZZA PPTO C | P - 176 | Tremie 1´´ | Concreto | Zonas comunes pilote Kelly #84 y pilote Kelly #18 | 2026-06-19 | 2026-06-23 | 2026-06-25 | 4 | 27.6 | 13.6 | 49.3
28229 - PIAZZA PPTO C | P - 179 | Tremie 1" | Concreto | Zonas comunes pilote Kelly #85 | 2026-06-24 | 2026-07-22 | 2026-07-24 | 28 | 27.6 | 30.6 | 110.9
28229 - PIAZZA PPTO C | P - 179 | Tremie 1" | Concreto | Zonas comunes pilote Kelly #85 | 2026-06-24 | 2026-07-22 | 2026-07-24 | 28 | 27.6 | 30.2 | 109.4
28229 - PIAZZA PPTO C | P - 179 | Tremie 1" | Concreto | Zonas comunes pilote Kelly #85 | 2026-06-24 | 2026-07-22 | 2026-07-24 | 28 | 27.6 | 29.6 | 107.2
28229 - PIAZZA PPTO C | P - 179 | Tremie 1" | Concreto | Zonas comunes pilote Kelly #85 | 2026-06-24 | 2026-07-08 | 2026-07-09 | 14 | 27.6 | 25.2 | 91.3
28229 - PIAZZA PPTO C | P - 179 | Tremie 1" | Concreto | Zonas comunes pilote Kelly #85 | 2026-06-24 | 2026-07-08 | 2026-07-09 | 14 | 27.6 | 25.5 | 92.4
28229 - PIAZZA PPTO C | P - 179 | Tremie 1" | Concreto | Zonas comunes pilote Kelly #85 | 2026-06-24 | 2026-07-01 | 2026-07-01 | 7 | 27.6 | 20.4 | 73.9
28229 - PIAZZA PPTO C | P - 179 | Tremie 1" | Concreto | Zonas comunes pilote Kelly #85 | 2026-06-24 | 2026-07-01 | 2026-07-01 | 7 | 27.6 | 20.7 | 75
28229 - PIAZZA PPTO C | P - 179 | Tremie 1" | Concreto | Zonas comunes pilote Kelly #85 | 2026-06-24 | 2026-06-27 | 2026-07-01 | 3 | 27.6 | 17.3 | 62.7
28229 - PIAZZA PPTO C | P - 179 | Tremie 1" | Concreto | Zonas comunes pilote Kelly #85 | 2026-06-24 | 2026-06-27 | 2026-07-01 | 3 | 27.6 | 17.5 | 63.4
28229 - PIAZZA PPTO C | P - 18 | Tremie 1/2" | Concreto | Pilotes Kely Torre 1 # 22 | 2026-04-06 | 2026-05-04 | 2026-05-06 | 28 | 34.5 | 46.5 | 134.8
28229 - PIAZZA PPTO C | P - 18 | Tremie 1/2" | Concreto | Pilotes Kely Torre 1 # 22 | 2026-04-06 | 2026-05-04 | 2026-05-06 | 28 | 34.5 | 45.1 | 130.7
28229 - PIAZZA PPTO C | P - 18 | Tremie 1/2" | Concreto | Pilotes Kely Torre 1 # 22 | 2026-04-06 | 2026-05-04 | 2026-05-06 | 28 | 34.5 | 45.8 | 132.8
28229 - PIAZZA PPTO C | P - 18 | Tremie 1/2" | Concreto | Pilotes Kely Torre 1 # 22 | 2026-04-06 | 2026-04-20 | 2026-04-21 | 14 | 34.5 | 38.3 | 111
28229 - PIAZZA PPTO C | P - 18 | Tremie 1/2" | Concreto | Pilotes Kely Torre 1 # 22 | 2026-04-06 | 2026-04-20 | 2026-04-21 | 14 | 34.5 | 37.2 | 107.8
28229 - PIAZZA PPTO C | P - 18 | Tremie 1/2" | Concreto | Pilotes Kely Torre 1 # 22 | 2026-04-06 | 2026-04-13 | 2026-04-14 | 7 | 34.5 | 33.3 | 96.5
28229 - PIAZZA PPTO C | P - 18 | Tremie 1/2" | Concreto | Pilotes Kely Torre 1 # 22 | 2026-04-06 | 2026-04-13 | 2026-04-14 | 7 | 34.5 | 32.4 | 93.9
28229 - PIAZZA PPTO C | P - 18 | Tremie 1/2" | Concreto | Pilotes Kely Torre 1 # 22 | 2026-04-06 | 2026-04-09 | 2026-04-14 | 3 | 34.5 | 26.4 | 76.5
28229 - PIAZZA PPTO C | P - 18 | Tremie 1/2" | Concreto | Pilotes Kely Torre 1 # 22 | 2026-04-06 | 2026-04-09 | 2026-04-14 | 3 | 34.5 | 25.6 | 74.2
28229 - PIAZZA PPTO C | P - 19 | Tremie 1" | Concreto | Plazoleta pantalla #H2 y pilote Kely de areas cumunes #6 y pilote Kely #8 | 2026-04-07 | 2026-05-05 | 2026-05-06 | 28 | 27.6 | 29.3 | 106.2
28229 - PIAZZA PPTO C | P - 19 | Tremie 1" | Concreto | Plazoleta pantalla #H2 y pilote Kely de areas cumunes #6 y pilote Kely #8 | 2026-04-07 | 2026-05-05 | 2026-05-06 | 28 | 27.6 | 29.9 | 108.3
28229 - PIAZZA PPTO C | P - 19 | Tremie 1" | Concreto | Plazoleta pantalla #H2 y pilote Kely de areas cumunes #6 y pilote Kely #8 | 2026-04-07 | 2026-05-05 | 2026-05-06 | 28 | 27.6 | 29.5 | 106.9
28229 - PIAZZA PPTO C | P - 19 | Tremie 1" | Concreto | Plazoleta pantalla #H2 y pilote Kely de areas cumunes #6 y pilote Kely #8 | 2026-04-07 | 2026-04-21 | 2026-04-21 | 14 | 27.6 | 25.2 | 91.3
28229 - PIAZZA PPTO C | P - 19 | Tremie 1" | Concreto | Plazoleta pantalla #H2 y pilote Kely de areas cumunes #6 y pilote Kely #8 | 2026-04-07 | 2026-04-21 | 2026-04-21 | 14 | 27.6 | 25.4 | 92
28229 - PIAZZA PPTO C | P - 19 | Tremie 1" | Concreto | Plazoleta pantalla #H2 y pilote Kely de areas cumunes #6 y pilote Kely #8 | 2026-04-07 | 2026-04-14 | 2026-04-14 | 7 | 27.6 | 21.1 | 76.4
28229 - PIAZZA PPTO C | P - 19 | Tremie 1" | Concreto | Plazoleta pantalla #H2 y pilote Kely de areas cumunes #6 y pilote Kely #8 | 2026-04-07 | 2026-04-14 | 2026-04-14 | 7 | 27.6 | 21.4 | 77.5
28229 - PIAZZA PPTO C | P - 19 | Tremie 1" | Concreto | Plazoleta pantalla #H2 y pilote Kely de areas cumunes #6 y pilote Kely #8 | 2026-04-07 | 2026-04-10 | 2026-04-14 | 3 | 27.6 | 16 | 58
28229 - PIAZZA PPTO C | P - 19 | Tremie 1" | Concreto | Plazoleta pantalla #H2 y pilote Kely de areas cumunes #6 y pilote Kely #8 | 2026-04-07 | 2026-04-10 | 2026-04-14 | 3 | 27.6 | 15.7 | 56.9
28229 - PIAZZA PPTO C | P - 192 | Tremie 1" | Concreto | Pilote kely zonas comunes #117 | 2026-07-14 | 2026-08-11 | 2026-08-11 | 28 | 27.6 | 37 | 134.1
28229 - PIAZZA PPTO C | P - 192 | Tremie 1" | Concreto | Pilote kely zonas comunes #117 | 2026-07-14 | 2026-08-11 | 2026-08-11 | 28 | 27.6 | 37.5 | 135.9
28229 - PIAZZA PPTO C | P - 192 | Tremie 1" | Concreto | Pilote kely zonas comunes #117 | 2026-07-14 | 2026-08-11 | 2026-08-11 | 28 | 27.6 | 36.9 | 133.7
28229 - PIAZZA PPTO C | P - 192 | Tremie 1" | Concreto | Pilote kely zonas comunes #117 | 2026-07-14 | 2026-07-28 | 2026-07-28 | 14 | 27.6 | 30.9 | 112
28229 - PIAZZA PPTO C | P - 192 | Tremie 1" | Concreto | Pilote kely zonas comunes #117 | 2026-07-14 | 2026-07-28 | 2026-07-28 | 14 | 27.6 | 31.4 | 113.8
28229 - PIAZZA PPTO C | P - 192 | Tremie 1" | Concreto | Pilote kely zonas comunes #117 | 2026-07-14 | 2026-07-21 | 2026-07-22 | 7 | 27.6 | 26.2 | 94.9
28229 - PIAZZA PPTO C | P - 192 | Tremie 1" | Concreto | Pilote kely zonas comunes #117 | 2026-07-14 | 2026-07-21 | 2026-07-22 | 7 | 27.6 | 25.9 | 93.8
28229 - PIAZZA PPTO C | P - 192 | Tremie 1" | Concreto | Pilote kely zonas comunes #117 | 2026-07-14 | 2026-07-17 | 2026-07-22 | 3 | 27.6 | 16.5 | 59.8
28229 - PIAZZA PPTO C | P - 192 | Tremie 1" | Concreto | Pilote kely zonas comunes #117 | 2026-07-14 | 2026-07-17 | 2026-07-22 | 3 | 27.6 | 16.2 | 58.7
28229 - PIAZZA PPTO C | P - 194 | Tremie 1/2" | Concreto | Pilote Kelly Torre 3 #269 | 2026-07-15 | 2026-08-12 | 2026-08-13 | 28 | 34.5 | 47.1 | 136.5
28229 - PIAZZA PPTO C | P - 194 | Tremie 1/2" | Concreto | Pilote Kelly Torre 3 #269 | 2026-07-15 | 2026-08-12 | 2026-08-13 | 28 | 34.5 | 46.8 | 135.7
28229 - PIAZZA PPTO C | P - 194 | Tremie 1/2" | Concreto | Pilote Kelly Torre 3 #269 | 2026-07-15 | 2026-08-12 | 2026-08-13 | 28 | 34.5 | 46 | 133.3
28229 - PIAZZA PPTO C | P - 194 | Tremie 1/2" | Concreto | Pilote Kelly Torre 3 #269 | 2026-07-15 | 2026-07-29 | 2026-07-30 | 14 | 34.5 | 38.2 | 110.7
28229 - PIAZZA PPTO C | P - 194 | Tremie 1/2" | Concreto | Pilote Kelly Torre 3 #269 | 2026-07-15 | 2026-07-29 | 2026-07-30 | 14 | 34.5 | 38.5 | 111.6
28229 - PIAZZA PPTO C | P - 194 | Tremie 1/2" | Concreto | Pilote Kelly Torre 3 #269 | 2026-07-15 | 2026-07-22 | 2026-07-22 | 7 | 34.5 | 33.5 | 97.1
28229 - PIAZZA PPTO C | P - 194 | Tremie 1/2" | Concreto | Pilote Kelly Torre 3 #269 | 2026-07-15 | 2026-07-22 | 2026-07-22 | 7 | 34.5 | 33.9 | 98.3
28229 - PIAZZA PPTO C | P - 194 | Tremie 1/2" | Concreto | Pilote Kelly Torre 3 #269 | 2026-07-15 | 2026-07-21 | 2026-07-22 | 6 | 34.5 | 29.2 | 84.6
28229 - PIAZZA PPTO C | P - 194 | Tremie 1/2" | Concreto | Pilote Kelly Torre 3 #269 | 2026-07-15 | 2026-07-21 | 2026-07-22 | 6 | 34.5 | 29.5 | 85.5
28229 - PIAZZA PPTO C | P - 195 | Tremie 1/2" | Concreto | Pilote Kelly Torre 3 #321 | 2026-07-16 | 2026-08-13 | 2026-08-13 | 28 | 34.5 | 47.7 | 138.3
28229 - PIAZZA PPTO C | P - 195 | Tremie 1/2" | Concreto | Pilote Kelly Torre 3 #321 | 2026-07-16 | 2026-08-13 | 2026-08-13 | 28 | 34.5 | 47.4 | 137.4
28229 - PIAZZA PPTO C | P - 195 | Tremie 1/2" | Concreto | Pilote Kelly Torre 3 #321 | 2026-07-16 | 2026-08-13 | 2026-08-13 | 28 | 34.5 | 46.7 | 135.4
28229 - PIAZZA PPTO C | P - 195 | Tremie 1/2" | Concreto | Pilote Kelly Torre 3 #321 | 2026-07-16 | 2026-07-30 | 2026-07-30 | 14 | 34.5 | 40.1 | 116.2
28229 - PIAZZA PPTO C | P - 195 | Tremie 1/2" | Concreto | Pilote Kelly Torre 3 #321 | 2026-07-16 | 2026-07-30 | 2026-07-30 | 14 | 34.5 | 39.5 | 114.5
28229 - PIAZZA PPTO C | P - 195 | Tremie 1/2" | Concreto | Pilote Kelly Torre 3 #321 | 2026-07-16 | 2026-07-23 | 2026-07-24 | 7 | 34.5 | 33.7 | 97.7
28229 - PIAZZA PPTO C | P - 195 | Tremie 1/2" | Concreto | Pilote Kelly Torre 3 #321 | 2026-07-16 | 2026-07-23 | 2026-07-24 | 7 | 34.5 | 32.6 | 94.5
28229 - PIAZZA PPTO C | P - 195 | Tremie 1/2" | Concreto | Pilote Kelly Torre 3 #321 | 2026-07-16 | 2026-07-21 | 2026-07-22 | 5 | 34.5 | 29.1 | 84.3
28229 - PIAZZA PPTO C | P - 195 | Tremie 1/2" | Concreto | Pilote Kelly Torre 3 #321 | 2026-07-16 | 2026-07-21 | 2026-07-22 | 5 | 34.5 | 28.2 | 81.7
28229 - PIAZZA PPTO C | P - 197 | Tremie 1/2" | Concreto | Pilote Kelly Torre 3 #325 y Pilote Kelly #323 | 2026-07-17 | 2026-08-14 | 2026-08-19 | 28 | 34.5 | 47.1 | 136.5
28229 - PIAZZA PPTO C | P - 197 | Tremie 1/2" | Concreto | Pilote Kelly Torre 3 #325 y Pilote Kelly #323 | 2026-07-17 | 2026-08-14 | 2026-08-19 | 28 | 34.5 | 47.9 | 138.8
28229 - PIAZZA PPTO C | P - 197 | Tremie 1/2" | Concreto | Pilote Kelly Torre 3 #325 y Pilote Kelly #323 | 2026-07-17 | 2026-08-14 | 2026-08-19 | 28 | 34.5 | 46.9 | 135.9
28229 - PIAZZA PPTO C | P - 197 | Tremie 1/2" | Concreto | Pilote Kelly Torre 3 #325 y Pilote Kelly #323 | 2026-07-17 | 2026-07-31 | 2026-08-03 | 14 | 34.5 | 40.2 | 116.5
28229 - PIAZZA PPTO C | P - 197 | Tremie 1/2" | Concreto | Pilote Kelly Torre 3 #325 y Pilote Kelly #323 | 2026-07-17 | 2026-07-31 | 2026-08-03 | 14 | 34.5 | 39 | 113
28229 - PIAZZA PPTO C | P - 197 | Tremie 1/2" | Concreto | Pilote Kelly Torre 3 #325 y Pilote Kelly #323 | 2026-07-17 | 2026-07-24 | 2026-07-24 | 7 | 34.5 | 33.2 | 96.2
28229 - PIAZZA PPTO C | P - 197 | Tremie 1/2" | Concreto | Pilote Kelly Torre 3 #325 y Pilote Kelly #323 | 2026-07-17 | 2026-07-24 | 2026-07-24 | 7 | 34.5 | 32.3 | 93.6
28229 - PIAZZA PPTO C | P - 197 | Tremie 1/2" | Concreto | Pilote Kelly Torre 3 #325 y Pilote Kelly #323 | 2026-07-17 | 2026-07-21 | 2026-07-24 | 4 | 34.5 | 21.4 | 62
28229 - PIAZZA PPTO C | P - 197 | Tremie 1/2" | Concreto | Pilote Kelly Torre 3 #325 y Pilote Kelly #323 | 2026-07-17 | 2026-07-21 | 2026-07-24 | 4 | 34.5 | 20.7 | 60
28229 - PIAZZA PPTO C | P - 20 | Tremie 1/2" | Concreto | Pilote kely torre 1 #09 | 2026-04-07 | 2026-05-05 | 2026-05-06 | 28 | 34.5 | 39.7 | 115.1
28229 - PIAZZA PPTO C | P - 20 | Tremie 1/2" | Concreto | Pilote kely torre 1 #09 | 2026-04-07 | 2026-05-05 | 2026-05-06 | 28 | 34.5 | 40.1 | 116.2
28229 - PIAZZA PPTO C | P - 20 | Tremie 1/2" | Concreto | Pilote kely torre 1 #09 | 2026-04-07 | 2026-05-05 | 2026-05-06 | 28 | 34.5 | 39 | 113
28229 - PIAZZA PPTO C | P - 20 | Tremie 1/2" | Concreto | Pilote kely torre 1 #09 | 2026-04-07 | 2026-04-21 | 2026-04-21 | 14 | 34.5 | 33.4 | 96.8
28229 - PIAZZA PPTO C | P - 20 | Tremie 1/2" | Concreto | Pilote kely torre 1 #09 | 2026-04-07 | 2026-04-21 | 2026-04-21 | 14 | 34.5 | 33.9 | 98.3
28229 - PIAZZA PPTO C | P - 20 | Tremie 1/2" | Concreto | Pilote kely torre 1 #09 | 2026-04-07 | 2026-04-14 | 2026-04-14 | 7 | 34.5 | 29.5 | 85.5
28229 - PIAZZA PPTO C | P - 20 | Tremie 1/2" | Concreto | Pilote kely torre 1 #09 | 2026-04-07 | 2026-04-14 | 2026-04-14 | 7 | 34.5 | 29.9 | 86.7
28229 - PIAZZA PPTO C | P - 20 | Tremie 1/2" | Concreto | Pilote kely torre 1 #09 | 2026-04-07 | 2026-04-10 | 2026-04-14 | 3 | 34.5 | 20.2 | 58.6
28229 - PIAZZA PPTO C | P - 20 | Tremie 1/2" | Concreto | Pilote kely torre 1 #09 | 2026-04-07 | 2026-04-10 | 2026-04-14 | 3 | 34.5 | 19.5 | 56.5
28229 - PIAZZA PPTO C | P - 201 | Tremie 1" | Concreto | Zonas comunes pilote Kelly #41 y pilote Kelly #39 | 2026-07-23 | 2026-08-20 | 2026-08-21 | 28 | 27.6 | 34.8 | 126.1
28229 - PIAZZA PPTO C | P - 201 | Tremie 1" | Concreto | Zonas comunes pilote Kelly #41 y pilote Kelly #39 | 2026-07-23 | 2026-08-20 | 2026-08-21 | 28 | 27.6 | 33.5 | 121.4
28229 - PIAZZA PPTO C | P - 201 | Tremie 1" | Concreto | Zonas comunes pilote Kelly #41 y pilote Kelly #39 | 2026-07-23 | 2026-08-20 | 2026-08-21 | 28 | 27.6 | 33.8 | 122.5
28229 - PIAZZA PPTO C | P - 201 | Tremie 1" | Concreto | Zonas comunes pilote Kelly #41 y pilote Kelly #39 | 2026-07-23 | 2026-08-06 | 2026-08-06 | 14 | 27.6 | 26.1 | 94.6
28229 - PIAZZA PPTO C | P - 201 | Tremie 1" | Concreto | Zonas comunes pilote Kelly #41 y pilote Kelly #39 | 2026-07-23 | 2026-08-06 | 2026-08-06 | 14 | 27.6 | 26.5 | 96
28229 - PIAZZA PPTO C | P - 201 | Tremie 1" | Concreto | Zonas comunes pilote Kelly #41 y pilote Kelly #39 | 2026-07-23 | 2026-07-30 | 2026-07-30 | 7 | 27.6 | 20.6 | 74.6
28229 - PIAZZA PPTO C | P - 201 | Tremie 1" | Concreto | Zonas comunes pilote Kelly #41 y pilote Kelly #39 | 2026-07-23 | 2026-07-30 | 2026-07-30 | 7 | 27.6 | 20.3 | 73.6
28229 - PIAZZA PPTO C | P - 201 | Tremie 1" | Concreto | Zonas comunes pilote Kelly #41 y pilote Kelly #39 | 2026-07-23 | 2026-07-28 | 2026-07-30 | 5 | 27.6 | 15.5 | 56.2
28229 - PIAZZA PPTO C | P - 201 | Tremie 1" | Concreto | Zonas comunes pilote Kelly #41 y pilote Kelly #39 | 2026-07-23 | 2026-07-28 | 2026-07-30 | 5 | 27.6 | 15.4 | 55.8
28229 - PIAZZA PPTO C | P - 202 | Tremie 1" | Concreto | Zonas comunes pilote Kelly #94 | 2026-07-24 | 2026-08-21 | 2026-08-21 | 28 | 27.6 | 36.4 | 131.9
28229 - PIAZZA PPTO C | P - 202 | Tremie 1" | Concreto | Zonas comunes pilote Kelly #94 | 2026-07-24 | 2026-08-21 | 2026-08-21 | 28 | 27.6 | 36.5 | 132.2
28229 - PIAZZA PPTO C | P - 202 | Tremie 1" | Concreto | Zonas comunes pilote Kelly #94 | 2026-07-24 | 2026-08-21 | 2026-08-21 | 28 | 27.6 | 35.8 | 129.7
28229 - PIAZZA PPTO C | P - 202 | Tremie 1" | Concreto | Zonas comunes pilote Kelly #94 | 2026-07-24 | 2026-08-07 | 2026-08-11 | 14 | 27.6 | 30.6 | 110.9
28229 - PIAZZA PPTO C | P - 202 | Tremie 1" | Concreto | Zonas comunes pilote Kelly #94 | 2026-07-24 | 2026-08-07 | 2026-08-11 | 14 | 27.6 | 29.4 | 106.5
28229 - PIAZZA PPTO C | P - 202 | Tremie 1" | Concreto | Zonas comunes pilote Kelly #94 | 2026-07-24 | 2026-07-31 | 2026-08-03 | 7 | 27.6 | 23.6 | 85.5
28229 - PIAZZA PPTO C | P - 202 | Tremie 1" | Concreto | Zonas comunes pilote Kelly #94 | 2026-07-24 | 2026-07-31 | 2026-08-03 | 7 | 27.6 | 22.7 | 82.2
28229 - PIAZZA PPTO C | P - 202 | Tremie 1" | Concreto | Zonas comunes pilote Kelly #94 | 2026-07-24 | 2026-07-28 | 2026-07-30 | 4 | 27.6 | 13 | 47.1
28229 - PIAZZA PPTO C | P - 202 | Tremie 1" | Concreto | Zonas comunes pilote Kelly #94 | 2026-07-24 | 2026-07-28 | 2026-07-30 | 4 | 27.6 | 12.1 | 43.8
28229 - PIAZZA PPTO C | P - 21 | Tremie 1/2" | Concreto | Pilote kely torre 1 #30 | 2026-04-07 | 2026-05-05 | 2026-05-06 | 28 | 34.5 | 37.5 | 108.7
28229 - PIAZZA PPTO C | P - 21 | Tremie 1/2" | Concreto | Pilote kely torre 1 #30 | 2026-04-07 | 2026-05-05 | 2026-05-06 | 28 | 34.5 | 38.5 | 111.6
28229 - PIAZZA PPTO C | P - 21 | Tremie 1/2" | Concreto | Pilote kely torre 1 #30 | 2026-04-07 | 2026-05-05 | 2026-05-06 | 28 | 34.5 | 37.2 | 107.8
28229 - PIAZZA PPTO C | P - 21 | Tremie 1/2" | Concreto | Pilote kely torre 1 #30 | 2026-04-07 | 2026-04-21 | 2026-04-21 | 14 | 34.5 | 32.8 | 95.1
28229 - PIAZZA PPTO C | P - 21 | Tremie 1/2" | Concreto | Pilote kely torre 1 #30 | 2026-04-07 | 2026-04-21 | 2026-04-21 | 14 | 34.5 | 32.6 | 94.5
28229 - PIAZZA PPTO C | P - 21 | Tremie 1/2" | Concreto | Pilote kely torre 1 #30 | 2026-04-07 | 2026-04-14 | 2026-04-14 | 7 | 34.5 | 28.2 | 81.7
28229 - PIAZZA PPTO C | P - 21 | Tremie 1/2" | Concreto | Pilote kely torre 1 #30 | 2026-04-07 | 2026-04-14 | 2026-04-14 | 7 | 34.5 | 28.5 | 82.6
28229 - PIAZZA PPTO C | P - 21 | Tremie 1/2" | Concreto | Pilote kely torre 1 #30 | 2026-04-07 | 2026-04-10 | 2026-04-14 | 3 | 34.5 | 19.8 | 57.4
28229 - PIAZZA PPTO C | P - 21 | Tremie 1/2" | Concreto | Pilote kely torre 1 #30 | 2026-04-07 | 2026-04-10 | 2026-04-14 | 3 | 34.5 | 19.6 | 56.8
28229 - PIAZZA PPTO C | P - 211 | Tremie 1/2" | Concreto | Pilote Kelly Torre 3 #309 | 2026-08-04 | 2026-09-01 | 2026-09-01 | 28 | 34.5 | 50.7 | 147
28229 - PIAZZA PPTO C | P - 211 | Tremie 1/2" | Concreto | Pilote Kelly Torre 3 #309 | 2026-08-04 | 2026-09-01 | 2026-09-01 | 28 | 34.5 | 51.2 | 148.4
28229 - PIAZZA PPTO C | P - 211 | Tremie 1/2" | Concreto | Pilote Kelly Torre 3 #309 | 2026-08-04 | 2026-09-01 | 2026-09-01 | 28 | 34.5 | 51.7 | 149.9
28229 - PIAZZA PPTO C | P - 211 | Tremie 1/2" | Concreto | Pilote Kelly Torre 3 #309 | 2026-08-04 | 2026-08-18 | 2026-08-19 | 14 | 34.5 | 42.2 | 122.3
28229 - PIAZZA PPTO C | P - 211 | Tremie 1/2" | Concreto | Pilote Kelly Torre 3 #309 | 2026-08-04 | 2026-08-18 | 2026-08-19 | 14 | 34.5 | 42.9 | 124.3
28229 - PIAZZA PPTO C | P - 211 | Tremie 1/2" | Concreto | Pilote Kelly Torre 3 #309 | 2026-08-04 | 2026-08-11 | 2026-08-11 | 7 | 34.5 | 35.3 | 102.3
28229 - PIAZZA PPTO C | P - 211 | Tremie 1/2" | Concreto | Pilote Kelly Torre 3 #309 | 2026-08-04 | 2026-08-11 | 2026-08-11 | 7 | 34.5 | 35.7 | 103.5
28229 - PIAZZA PPTO C | P - 211 | Tremie 1/2" | Concreto | Pilote Kelly Torre 3 #309 | 2026-08-04 | 2026-08-07 | 2026-08-11 | 3 | 34.5 | 31 | 89.9
28229 - PIAZZA PPTO C | P - 211 | Tremie 1/2" | Concreto | Pilote Kelly Torre 3 #309 | 2026-08-04 | 2026-08-07 | 2026-08-11 | 3 | 34.5 | 31.4 | 91
28229 - PIAZZA PPTO C | P - 212 | Tremie 1/2" | Concreto | Pilote Kelly Torre 3 #329 | 2026-08-04 | 2026-09-01 | 2026-09-01 | 28 | 34.5 | 52.2 | 151.3
28229 - PIAZZA PPTO C | P - 212 | Tremie 1/2" | Concreto | Pilote Kelly Torre 3 #329 | 2026-08-04 | 2026-09-01 | 2026-09-01 | 28 | 34.5 | 53.7 | 155.7
28229 - PIAZZA PPTO C | P - 212 | Tremie 1/2" | Concreto | Pilote Kelly Torre 3 #329 | 2026-08-04 | 2026-09-01 | 2026-09-01 | 28 | 34.5 | 52.9 | 153.3
28229 - PIAZZA PPTO C | P - 212 | Tremie 1/2" | Concreto | Pilote Kelly Torre 3 #329 | 2026-08-04 | 2026-08-18 | 2026-08-19 | 14 | 34.5 | 44.6 | 129.3
28229 - PIAZZA PPTO C | P - 212 | Tremie 1/2" | Concreto | Pilote Kelly Torre 3 #329 | 2026-08-04 | 2026-08-18 | 2026-08-19 | 14 | 34.5 | 43.6 | 126.4
28229 - PIAZZA PPTO C | P - 212 | Tremie 1/2" | Concreto | Pilote Kelly Torre 3 #329 | 2026-08-04 | 2026-08-11 | 2026-08-11 | 7 | 34.5 | 36.9 | 107
28229 - PIAZZA PPTO C | P - 212 | Tremie 1/2" | Concreto | Pilote Kelly Torre 3 #329 | 2026-08-04 | 2026-08-11 | 2026-08-11 | 7 | 34.5 | 35.9 | 104.1
28229 - PIAZZA PPTO C | P - 212 | Tremie 1/2" | Concreto | Pilote Kelly Torre 3 #329 | 2026-08-04 | 2026-08-07 | 2026-08-11 | 3 | 34.5 | 31.2 | 90.4
28229 - PIAZZA PPTO C | P - 212 | Tremie 1/2" | Concreto | Pilote Kelly Torre 3 #329 | 2026-08-04 | 2026-08-07 | 2026-08-11 | 3 | 34.5 | 30.3 | 87.8
28229 - PIAZZA PPTO C | P - 213 | Tremie 1" | Concreto | Pilote Kelly Torre grua #1 y Pilote Kelly #2 | 2026-08-05 | 2026-09-02 | 2026-09-11 | 28 | 27.6 | 36 | 104.3
28229 - PIAZZA PPTO C | P - 213 | Tremie 1" | Concreto | Pilote Kelly Torre grua #1 y Pilote Kelly #2 | 2026-08-05 | 2026-09-02 | 2026-09-11 | 28 | 27.6 | 35.1 | 101.7
28229 - PIAZZA PPTO C | P - 213 | Tremie 1" | Concreto | Pilote Kelly Torre grua #1 y Pilote Kelly #2 | 2026-08-05 | 2026-09-02 | 2026-09-11 | 28 | 27.6 | 36.3 | 105.2
28229 - PIAZZA PPTO C | P - 213 | Tremie 1" | Concreto | Pilote Kelly Torre grua #1 y Pilote Kelly #2 | 2026-08-05 | 2026-08-19 | 2026-08-21 | 14 | 27.6 | 27.8 | 80.6
28229 - PIAZZA PPTO C | P - 213 | Tremie 1" | Concreto | Pilote Kelly Torre grua #1 y Pilote Kelly #2 | 2026-08-05 | 2026-08-19 | 2026-08-21 | 14 | 27.6 | 28.2 | 81.7
28229 - PIAZZA PPTO C | P - 213 | Tremie 1" | Concreto | Pilote Kelly Torre grua #1 y Pilote Kelly #2 | 2026-08-05 | 2026-08-12 | 2026-08-13 | 7 | 27.6 | 24.1 | 69.9
28229 - PIAZZA PPTO C | P - 213 | Tremie 1" | Concreto | Pilote Kelly Torre grua #1 y Pilote Kelly #2 | 2026-08-05 | 2026-08-12 | 2026-08-13 | 7 | 27.6 | 23.6 | 68.4
28229 - PIAZZA PPTO C | P - 213 | Tremie 1" | Concreto | Pilote Kelly Torre grua #1 y Pilote Kelly #2 | 2026-08-05 | 2026-08-08 | 2026-08-11 | 3 | 27.6 | 19 | 55.1
28229 - PIAZZA PPTO C | P - 213 | Tremie 1" | Concreto | Pilote Kelly Torre grua #1 y Pilote Kelly #2 | 2026-08-05 | 2026-08-08 | 2026-08-11 | 3 | 27.6 | 18.8 | 54.5
28229 - PIAZZA PPTO C | P - 217 | Tremie 1" | Concreto | Pilote Kelly Torre grua #04 | 2026-08-10 | 2026-09-07 | 2026-09-09 | 28 | 27.6 | 38.5 | 139.5
28229 - PIAZZA PPTO C | P - 217 | Tremie 1" | Concreto | Pilote Kelly Torre grua #04 | 2026-08-10 | 2026-09-07 | 2026-09-09 | 28 | 27.6 | 37.4 | 135.5
28229 - PIAZZA PPTO C | P - 217 | Tremie 1" | Concreto | Pilote Kelly Torre grua #04 | 2026-08-10 | 2026-09-07 | 2026-09-09 | 28 | 27.6 | 38.2 | 138.4
28229 - PIAZZA PPTO C | P - 217 | Tremie 1" | Concreto | Pilote Kelly Torre grua #04 | 2026-08-10 | 2026-08-24 | 2026-08-25 | 14 | 27.6 | 31.9 | 115.6
28229 - PIAZZA PPTO C | P - 217 | Tremie 1" | Concreto | Pilote Kelly Torre grua #04 | 2026-08-10 | 2026-08-24 | 2026-08-25 | 14 | 27.6 | 31.4 | 113.8
28229 - PIAZZA PPTO C | P - 217 | Tremie 1" | Concreto | Pilote Kelly Torre grua #04 | 2026-08-10 | 2026-08-17 | 2026-08-19 | 7 | 27.6 | 26.2 | 94.9
28229 - PIAZZA PPTO C | P - 217 | Tremie 1" | Concreto | Pilote Kelly Torre grua #04 | 2026-08-10 | 2026-08-17 | 2026-08-19 | 7 | 27.6 | 26.8 | 97.1
28229 - PIAZZA PPTO C | P - 217 | Tremie 1" | Concreto | Pilote Kelly Torre grua #04 | 2026-08-10 | 2026-08-13 | 2026-08-19 | 3 | 27.6 | 17.4 | 63
28229 - PIAZZA PPTO C | P - 217 | Tremie 1" | Concreto | Pilote Kelly Torre grua #04 | 2026-08-10 | 2026-08-13 | 2026-08-19 | 3 | 27.6 | 17.1 | 62
28229 - PIAZZA PPTO C | P - 218 | Tremie 1" | Concreto | Pilote Kelly Torre grua #03 | 2026-08-11 | 2026-09-08 | 2026-09-11 | 28 | 27.6 | 28.8 | 104.3
28229 - PIAZZA PPTO C | P - 218 | Tremie 1" | Concreto | Pilote Kelly Torre grua #03 | 2026-08-11 | 2026-09-08 | 2026-09-11 | 28 | 27.6 | 29.7 | 107.6
28229 - PIAZZA PPTO C | P - 218 | Tremie 1" | Concreto | Pilote Kelly Torre grua #03 | 2026-08-11 | 2026-09-08 | 2026-09-11 | 28 | 27.6 | 29.5 | 106.9
28229 - PIAZZA PPTO C | P - 218 | Tremie 1" | Concreto | Pilote Kelly Torre grua #03 | 2026-08-11 | 2026-08-25 | 2026-08-27 | 14 | 27.6 | 25.5 | 92.4
28229 - PIAZZA PPTO C | P - 218 | Tremie 1" | Concreto | Pilote Kelly Torre grua #03 | 2026-08-11 | 2026-08-25 | 2026-08-27 | 14 | 27.6 | 25.7 | 93.1
28229 - PIAZZA PPTO C | P - 218 | Tremie 1" | Concreto | Pilote Kelly Torre grua #03 | 2026-08-11 | 2026-08-18 | 2026-08-19 | 7 | 27.6 | 21.1 | 76.4
28229 - PIAZZA PPTO C | P - 218 | Tremie 1" | Concreto | Pilote Kelly Torre grua #03 | 2026-08-11 | 2026-08-18 | 2026-08-19 | 7 | 27.6 | 20.4 | 73.9
28229 - PIAZZA PPTO C | P - 218 | Tremie 1" | Concreto | Pilote Kelly Torre grua #03 | 2026-08-11 | 2026-08-14 | 2026-08-19 | 3 | 27.6 | 12.8 | 46.4
28229 - PIAZZA PPTO C | P - 218 | Tremie 1" | Concreto | Pilote Kelly Torre grua #03 | 2026-08-11 | 2026-08-14 | 2026-08-19 | 3 | 27.6 | 12.3 | 44.6
28229 - PIAZZA PPTO C | P - 219 | Tremie 1/2" | Concreto | Pilote Kelly Torre 3 # 303 | 2026-08-11 | 2026-09-08 | 2026-09-11 | 28 | 34.5 | 45.7 | 132.5
28229 - PIAZZA PPTO C | P - 219 | Tremie 1/2" | Concreto | Pilote Kelly Torre 3 # 303 | 2026-08-11 | 2026-09-08 | 2026-09-11 | 28 | 34.5 | 44.7 | 129.6
28229 - PIAZZA PPTO C | P - 219 | Tremie 1/2" | Concreto | Pilote Kelly Torre 3 # 303 | 2026-08-11 | 2026-09-08 | 2026-09-11 | 28 | 34.5 | 46.2 | 133.9
28229 - PIAZZA PPTO C | P - 219 | Tremie 1/2" | Concreto | Pilote Kelly Torre 3 # 303 | 2026-08-11 | 2026-08-25 | 2026-08-27 | 14 | 34.5 | 38.2 | 110.7
28229 - PIAZZA PPTO C | P - 219 | Tremie 1/2" | Concreto | Pilote Kelly Torre 3 # 303 | 2026-08-11 | 2026-08-25 | 2026-08-27 | 14 | 34.5 | 38.5 | 111.6
28229 - PIAZZA PPTO C | P - 219 | Tremie 1/2" | Concreto | Pilote Kelly Torre 3 # 303 | 2026-08-11 | 2026-08-18 | 2026-08-19 | 7 | 34.5 | 31.9 | 92.5
28229 - PIAZZA PPTO C | P - 219 | Tremie 1/2" | Concreto | Pilote Kelly Torre 3 # 303 | 2026-08-11 | 2026-08-18 | 2026-08-19 | 7 | 34.5 | 32.2 | 93.3
28229 - PIAZZA PPTO C | P - 219 | Tremie 1/2" | Concreto | Pilote Kelly Torre 3 # 303 | 2026-08-11 | 2026-08-14 | 2026-08-19 | 3 | 34.5 | 17.9 | 51.9
28229 - PIAZZA PPTO C | P - 219 | Tremie 1/2" | Concreto | Pilote Kelly Torre 3 # 303 | 2026-08-11 | 2026-08-14 | 2026-08-19 | 3 | 34.5 | 17.3 | 50.1
28229 - PIAZZA PPTO C | P - 22 | Tremie 1/2" | Concreto | Pilotes Kely Torre 1 # 15 y pilote Kely # 11 | 2026-04-08 | 2026-05-06 | 2026-05-06 | 28 | 34.5 | 42.6 | 123.5
28229 - PIAZZA PPTO C | P - 22 | Tremie 1/2" | Concreto | Pilotes Kely Torre 1 # 15 y pilote Kely # 11 | 2026-04-08 | 2026-05-06 | 2026-05-06 | 28 | 34.5 | 40.5 | 117.4
28229 - PIAZZA PPTO C | P - 22 | Tremie 1/2" | Concreto | Pilotes Kely Torre 1 # 15 y pilote Kely # 11 | 2026-04-08 | 2026-05-06 | 2026-05-06 | 28 | 34.5 | 42.2 | 122.3
28229 - PIAZZA PPTO C | P - 22 | Tremie 1/2" | Concreto | Pilotes Kely Torre 1 # 15 y pilote Kely # 11 | 2026-04-08 | 2026-04-22 | 2026-04-22 | 14 | 34.5 | 34.5 | 100
28229 - PIAZZA PPTO C | P - 22 | Tremie 1/2" | Concreto | Pilotes Kely Torre 1 # 15 y pilote Kely # 11 | 2026-04-08 | 2026-04-22 | 2026-04-22 | 14 | 34.5 | 35 | 101.4
28229 - PIAZZA PPTO C | P - 22 | Tremie 1/2" | Concreto | Pilotes Kely Torre 1 # 15 y pilote Kely # 11 | 2026-04-08 | 2026-04-15 | 2026-04-15 | 7 | 34.5 | 30.4 | 88.1
28229 - PIAZZA PPTO C | P - 22 | Tremie 1/2" | Concreto | Pilotes Kely Torre 1 # 15 y pilote Kely # 11 | 2026-04-08 | 2026-04-15 | 2026-04-15 | 7 | 34.5 | 30.8 | 89.3
28229 - PIAZZA PPTO C | P - 22 | Tremie 1/2" | Concreto | Pilotes Kely Torre 1 # 15 y pilote Kely # 11 | 2026-04-08 | 2026-04-11 | 2026-04-14 | 3 | 34.5 | 24.4 | 70.7
28229 - PIAZZA PPTO C | P - 22 | Tremie 1/2" | Concreto | Pilotes Kely Torre 1 # 15 y pilote Kely # 11 | 2026-04-08 | 2026-04-11 | 2026-04-14 | 3 | 34.5 | 24.5 | 71
28229 - PIAZZA PPTO C | P - 221 | Tremie 1/2" | Concreto | Pilote Torre 3 Kelly #266 | 2026-08-14 | 2026-09-11 | 2026-09-14 | 28 | 34.5 | 47.2 | 136.8
28229 - PIAZZA PPTO C | P - 221 | Tremie 1/2" | Concreto | Pilote Torre 3 Kelly #266 | 2026-08-14 | 2026-09-11 | 2026-09-14 | 28 | 34.5 | 45.5 | 131.9
28229 - PIAZZA PPTO C | P - 221 | Tremie 1/2" | Concreto | Pilote Torre 3 Kelly #266 | 2026-08-14 | 2026-09-11 | 2026-09-14 | 28 | 34.5 | 46.5 | 134.8
28229 - PIAZZA PPTO C | P - 221 | Tremie 1/2" | Concreto | Pilote Torre 3 Kelly #266 | 2026-08-14 | 2026-08-28 | 2026-08-28 | 14 | 34.5 | 38.1 | 110.4
28229 - PIAZZA PPTO C | P - 221 | Tremie 1/2" | Concreto | Pilote Torre 3 Kelly #266 | 2026-08-14 | 2026-08-28 | 2026-08-28 | 14 | 34.5 | 37.7 | 109.3
28229 - PIAZZA PPTO C | P - 221 | Tremie 1/2" | Concreto | Pilote Torre 3 Kelly #266 | 2026-08-14 | 2026-08-21 | 2026-08-21 | 7 | 34.5 | 33.8 | 98
28229 - PIAZZA PPTO C | P - 221 | Tremie 1/2" | Concreto | Pilote Torre 3 Kelly #266 | 2026-08-14 | 2026-08-21 | 2026-08-21 | 7 | 34.5 | 32.2 | 93.3
28229 - PIAZZA PPTO C | P - 221 | Tremie 1/2" | Concreto | Pilote Torre 3 Kelly #266 | 2026-08-14 | 2026-08-18 | 2026-08-21 | 4 | 34.5 | 28.6 | 82.9
28229 - PIAZZA PPTO C | P - 221 | Tremie 1/2" | Concreto | Pilote Torre 3 Kelly #266 | 2026-08-14 | 2026-08-18 | 2026-08-21 | 4 | 34.5 | 28.2 | 81.7
28229 - PIAZZA PPTO C | P - 222 | Tremie 1/2" | Concreto | Pilote Torre 3 Kelly #296 | 2026-08-15 | 2026-09-12 | 2026-09-14 | 28 | 34.5 | 37.3 | 108.1
28229 - PIAZZA PPTO C | P - 222 | Tremie 1/2" | Concreto | Pilote Torre 3 Kelly #296 | 2026-08-15 | 2026-09-12 | 2026-09-14 | 28 | 34.5 | 38.1 | 110.4
28229 - PIAZZA PPTO C | P - 222 | Tremie 1/2" | Concreto | Pilote Torre 3 Kelly #296 | 2026-08-15 | 2026-09-12 | 2026-09-14 | 28 | 34.5 | 38.5 | 111.6
28229 - PIAZZA PPTO C | P - 222 | Tremie 1/2" | Concreto | Pilote Torre 3 Kelly #296 | 2026-08-15 | 2026-08-29 | 2026-09-01 | 14 | 34.5 | 32.1 | 93
28229 - PIAZZA PPTO C | P - 222 | Tremie 1/2" | Concreto | Pilote Torre 3 Kelly #296 | 2026-08-15 | 2026-08-29 | 2026-09-01 | 14 | 34.5 | 32 | 92.8
28229 - PIAZZA PPTO C | P - 222 | Tremie 1/2" | Concreto | Pilote Torre 3 Kelly #296 | 2026-08-15 | 2026-08-22 | 2026-08-25 | 7 | 34.5 | 27.9 | 80.9
28229 - PIAZZA PPTO C | P - 222 | Tremie 1/2" | Concreto | Pilote Torre 3 Kelly #296 | 2026-08-15 | 2026-08-22 | 2026-08-25 | 7 | 34.5 | 26.7 | 77.4
28229 - PIAZZA PPTO C | P - 222 | Tremie 1/2" | Concreto | Pilote Torre 3 Kelly #296 | 2026-08-15 | 2026-08-18 | 2026-08-21 | 3 | 34.5 | 19.6 | 56.8
28229 - PIAZZA PPTO C | P - 222 | Tremie 1/2" | Concreto | Pilote Torre 3 Kelly #296 | 2026-08-15 | 2026-08-18 | 2026-08-21 | 3 | 34.5 | 19.3 | 55.9
28229 - PIAZZA PPTO C | P - 226 | Tremie 1/2" | Concreto | Pilote Kelly Torre 3 #267 | 2026-08-19 | 2026-09-16 | 2026-09-16 | 28 | 34.5 | 52.4 | 151.9
28229 - PIAZZA PPTO C | P - 226 | Tremie 1/2" | Concreto | Pilote Kelly Torre 3 #267 | 2026-08-19 | 2026-09-16 | 2026-09-16 | 28 | 34.5 | 51.6 | 149.6
28229 - PIAZZA PPTO C | P - 226 | Tremie 1/2" | Concreto | Pilote Kelly Torre 3 #267 | 2026-08-19 | 2026-09-16 | 2026-09-16 | 28 | 34.5 | 53.3 | 154.5
28229 - PIAZZA PPTO C | P - 226 | Tremie 1/2" | Concreto | Pilote Kelly Torre 3 #267 | 2026-08-19 | 2026-09-02 | 2026-09-11 | 14 | 34.5 | 43.1 | 124.9
28229 - PIAZZA PPTO C | P - 226 | Tremie 1/2" | Concreto | Pilote Kelly Torre 3 #267 | 2026-08-19 | 2026-09-02 | 2026-09-11 | 14 | 34.5 | 43.2 | 125.2
28229 - PIAZZA PPTO C | P - 226 | Tremie 1/2" | Concreto | Pilote Kelly Torre 3 #267 | 2026-08-19 | 2026-08-26 | 2026-08-27 | 7 | 34.5 | 36 | 104.3
28229 - PIAZZA PPTO C | P - 226 | Tremie 1/2" | Concreto | Pilote Kelly Torre 3 #267 | 2026-08-19 | 2026-08-26 | 2026-08-27 | 7 | 34.5 | 35.4 | 102.6
28229 - PIAZZA PPTO C | P - 226 | Tremie 1/2" | Concreto | Pilote Kelly Torre 3 #267 | 2026-08-19 | 2026-08-25 | 2026-08-27 | 6 | 34.5 | 32.6 | 94.5
28229 - PIAZZA PPTO C | P - 226 | Tremie 1/2" | Concreto | Pilote Kelly Torre 3 #267 | 2026-08-19 | 2026-08-25 | 2026-08-27 | 6 | 34.5 | 32 | 92.8
28229 - PIAZZA PPTO C | P - 227 | Tremie 1/2" | Concreto | Pilote Kelly Torre 3 #288 | 2026-08-19 | 2026-09-16 | 2026-09-16 | 28 | 34.5 | 42.3 | 122.6
28229 - PIAZZA PPTO C | P - 227 | Tremie 1/2" | Concreto | Pilote Kelly Torre 3 #288 | 2026-08-19 | 2026-09-16 | 2026-09-16 | 28 | 34.5 | 43.1 | 124.9
28229 - PIAZZA PPTO C | P - 227 | Tremie 1/2" | Concreto | Pilote Kelly Torre 3 #288 | 2026-08-19 | 2026-09-16 | 2026-09-16 | 28 | 34.5 | 43.5 | 126.1
28229 - PIAZZA PPTO C | P - 227 | Tremie 1/2" | Concreto | Pilote Kelly Torre 3 #288 | 2026-08-19 | 2026-09-02 | 2026-09-11 | 14 | 34.5 | 35.3 | 102.3
28229 - PIAZZA PPTO C | P - 227 | Tremie 1/2" | Concreto | Pilote Kelly Torre 3 #288 | 2026-08-19 | 2026-09-02 | 2026-09-11 | 14 | 34.5 | 35.8 | 103.8
28229 - PIAZZA PPTO C | P - 227 | Tremie 1/2" | Concreto | Pilote Kelly Torre 3 #288 | 2026-08-19 | 2026-08-26 | 2026-08-27 | 7 | 34.5 | 30.7 | 89
28229 - PIAZZA PPTO C | P - 227 | Tremie 1/2" | Concreto | Pilote Kelly Torre 3 #288 | 2026-08-19 | 2026-08-26 | 2026-08-27 | 7 | 34.5 | 28.9 | 83.8
28229 - PIAZZA PPTO C | P - 227 | Tremie 1/2" | Concreto | Pilote Kelly Torre 3 #288 | 2026-08-19 | 2026-08-25 | 2026-08-27 | 6 | 34.5 | 24.5 | 71
28229 - PIAZZA PPTO C | P - 227 | Tremie 1/2" | Concreto | Pilote Kelly Torre 3 #288 | 2026-08-19 | 2026-08-25 | 2026-08-27 | 6 | 34.5 | 24 | 69.6
28229 - PIAZZA PPTO C | P - 228 | Outinord Ind 1/2" | Concreto | Placa piso 1 Torre 1 eje 9 al 1 entre A - 5 | 2026-08-20 | 2026-09-17 | 2026-09-18 | 28 | 34.5 | 68.8 | 199.4
28229 - PIAZZA PPTO C | P - 228 | Outinord Ind 1/2" | Concreto | Placa piso 1 Torre 1 eje 9 al 1 entre A - 5 | 2026-08-20 | 2026-09-17 | 2026-09-18 | 28 | 34.5 | 68.2 | 197.7
28229 - PIAZZA PPTO C | P - 228 | Outinord Ind 1/2" | Concreto | Placa piso 1 Torre 1 eje 9 al 1 entre A - 5 | 2026-08-20 | 2026-09-17 | 2026-09-18 | 28 | 34.5 | 67.8 | 196.5
28229 - PIAZZA PPTO C | P - 228 | Outinord Ind 1/2" | Concreto | Placa piso 1 Torre 1 eje 9 al 1 entre A - 5 | 2026-08-20 | 2026-09-03 | 2026-09-11 | 14 | 34.5 | 55.9 | 162
28229 - PIAZZA PPTO C | P - 228 | Outinord Ind 1/2" | Concreto | Placa piso 1 Torre 1 eje 9 al 1 entre A - 5 | 2026-08-20 | 2026-09-03 | 2026-09-11 | 14 | 34.5 | 57.4 | 166.4
28229 - PIAZZA PPTO C | P - 228 | Outinord Ind 1/2" | Concreto | Placa piso 1 Torre 1 eje 9 al 1 entre A - 5 | 2026-08-20 | 2026-08-27 | 2026-08-27 | 7 | 34.5 | 50.9 | 147.5
28229 - PIAZZA PPTO C | P - 228 | Outinord Ind 1/2" | Concreto | Placa piso 1 Torre 1 eje 9 al 1 entre A - 5 | 2026-08-20 | 2026-08-27 | 2026-08-27 | 7 | 34.5 | 50.6 | 146.7
28229 - PIAZZA PPTO C | P - 228 | Outinord Ind 1/2" | Concreto | Placa piso 1 Torre 1 eje 9 al 1 entre A - 5 | 2026-08-20 | 2026-08-25 | 2026-08-27 | 5 | 34.5 | 42.7 | 123.8
28229 - PIAZZA PPTO C | P - 228 | Outinord Ind 1/2" | Concreto | Placa piso 1 Torre 1 eje 9 al 1 entre A - 5 | 2026-08-20 | 2026-08-25 | 2026-08-27 | 5 | 34.5 | 43 | 124.6
28229 - PIAZZA PPTO C | P - 229 | Tremie 1/2" | Concreto | Pilote Kelly Torre 3 #270 y pilote 276 | 2026-08-20 | 2026-09-17 | 2026-09-18 | 28 | 34.5 | 57.5 | 166.7
28229 - PIAZZA PPTO C | P - 229 | Tremie 1/2" | Concreto | Pilote Kelly Torre 3 #270 y pilote 276 | 2026-08-20 | 2026-09-17 | 2026-09-18 | 28 | 34.5 | 55.4 | 160.6
28229 - PIAZZA PPTO C | P - 229 | Tremie 1/2" | Concreto | Pilote Kelly Torre 3 #270 y pilote 276 | 2026-08-20 | 2026-09-17 | 2026-09-18 | 28 | 34.5 | 55.9 | 162
28229 - PIAZZA PPTO C | P - 229 | Tremie 1/2" | Concreto | Pilote Kelly Torre 3 #270 y pilote 276 | 2026-08-20 | 2026-09-03 | 2026-09-11 | 14 | 34.5 | 45.5 | 131.9
28229 - PIAZZA PPTO C | P - 229 | Tremie 1/2" | Concreto | Pilote Kelly Torre 3 #270 y pilote 276 | 2026-08-20 | 2026-09-03 | 2026-09-11 | 14 | 34.5 | 46.3 | 134.2
28229 - PIAZZA PPTO C | P - 229 | Tremie 1/2" | Concreto | Pilote Kelly Torre 3 #270 y pilote 276 | 2026-08-20 | 2026-08-27 | 2026-08-27 | 7 | 34.5 | 38.9 | 112.8
28229 - PIAZZA PPTO C | P - 229 | Tremie 1/2" | Concreto | Pilote Kelly Torre 3 #270 y pilote 276 | 2026-08-20 | 2026-08-27 | 2026-08-27 | 7 | 34.5 | 38 | 110.1
28229 - PIAZZA PPTO C | P - 229 | Tremie 1/2" | Concreto | Pilote Kelly Torre 3 #270 y pilote 276 | 2026-08-20 | 2026-08-25 | 2026-08-27 | 5 | 34.5 | 32.3 | 93.6
28229 - PIAZZA PPTO C | P - 229 | Tremie 1/2" | Concreto | Pilote Kelly Torre 3 #270 y pilote 276 | 2026-08-20 | 2026-08-25 | 2026-08-27 | 5 | 34.5 | 31.7 | 91.9
28229 - PIAZZA PPTO C | P - 23 | Tremie 1" | Concreto | Plazoleta pantalla # H01 y pilote Kely de áreas comunes # 09 | 2026-04-08 | 2026-05-06 | 2026-05-06 | 28 | 27.6 | 35.4 | 128.3
28229 - PIAZZA PPTO C | P - 23 | Tremie 1" | Concreto | Plazoleta pantalla # H01 y pilote Kely de áreas comunes # 09 | 2026-04-08 | 2026-05-06 | 2026-05-06 | 28 | 27.6 | 34.4 | 124.6
28229 - PIAZZA PPTO C | P - 23 | Tremie 1" | Concreto | Plazoleta pantalla # H01 y pilote Kely de áreas comunes # 09 | 2026-04-08 | 2026-05-06 | 2026-05-06 | 28 | 27.6 | 34.9 | 126.4
28229 - PIAZZA PPTO C | P - 23 | Tremie 1" | Concreto | Plazoleta pantalla # H01 y pilote Kely de áreas comunes # 09 | 2026-04-08 | 2026-04-22 | 2026-04-22 | 14 | 27.6 | 25.9 | 93.8
28229 - PIAZZA PPTO C | P - 23 | Tremie 1" | Concreto | Plazoleta pantalla # H01 y pilote Kely de áreas comunes # 09 | 2026-04-08 | 2026-04-22 | 2026-04-22 | 14 | 27.6 | 26.2 | 94.9
28229 - PIAZZA PPTO C | P - 23 | Tremie 1" | Concreto | Plazoleta pantalla # H01 y pilote Kely de áreas comunes # 09 | 2026-04-08 | 2026-04-15 | 2026-04-15 | 7 | 27.6 | 22.4 | 81.2
28229 - PIAZZA PPTO C | P - 23 | Tremie 1" | Concreto | Plazoleta pantalla # H01 y pilote Kely de áreas comunes # 09 | 2026-04-08 | 2026-04-15 | 2026-04-15 | 7 | 27.6 | 21.7 | 78.6
28229 - PIAZZA PPTO C | P - 23 | Tremie 1" | Concreto | Plazoleta pantalla # H01 y pilote Kely de áreas comunes # 09 | 2026-04-08 | 2026-04-11 | 2026-04-14 | 3 | 27.6 | 18.7 | 67.8
28229 - PIAZZA PPTO C | P - 23 | Tremie 1" | Concreto | Plazoleta pantalla # H01 y pilote Kely de áreas comunes # 09 | 2026-04-08 | 2026-04-11 | 2026-04-14 | 3 | 27.6 | 18.1 | 65.6
28229 - PIAZZA PPTO C | P - 230 | Tremie 1/2" | Concreto | Pilote Kelly Torre 3 #263 y pilote Kelly #285 | 2026-08-21 | 2026-09-18 | 2026-09-18 | 28 | 34.5 | 66.2 | 191.9
28229 - PIAZZA PPTO C | P - 230 | Tremie 1/2" | Concreto | Pilote Kelly Torre 3 #263 y pilote Kelly #285 | 2026-08-21 | 2026-09-18 | 2026-09-18 | 28 | 34.5 | 65.3 | 189.3
28229 - PIAZZA PPTO C | P - 230 | Tremie 1/2" | Concreto | Pilote Kelly Torre 3 #263 y pilote Kelly #285 | 2026-08-21 | 2026-09-18 | 2026-09-18 | 28 | 34.5 | 66.9 | 193.9
28229 - PIAZZA PPTO C | P - 230 | Tremie 1/2" | Concreto | Pilote Kelly Torre 3 #263 y pilote Kelly #285 | 2026-08-21 | 2026-09-04 | 2026-09-09 | 14 | 34.5 | 54.2 | 157.1
28229 - PIAZZA PPTO C | P - 230 | Tremie 1/2" | Concreto | Pilote Kelly Torre 3 #263 y pilote Kelly #285 | 2026-08-21 | 2026-09-04 | 2026-09-09 | 14 | 34.5 | 55.3 | 160.3
28229 - PIAZZA PPTO C | P - 230 | Tremie 1/2" | Concreto | Pilote Kelly Torre 3 #263 y pilote Kelly #285 | 2026-08-21 | 2026-08-28 | 2026-08-28 | 7 | 34.5 | 47.5 | 137.7
28229 - PIAZZA PPTO C | P - 230 | Tremie 1/2" | Concreto | Pilote Kelly Torre 3 #263 y pilote Kelly #285 | 2026-08-21 | 2026-08-28 | 2026-08-28 | 7 | 34.5 | 46.1 | 133.6
28229 - PIAZZA PPTO C | P - 230 | Tremie 1/2" | Concreto | Pilote Kelly Torre 3 #263 y pilote Kelly #285 | 2026-08-21 | 2026-08-25 | 2026-08-27 | 4 | 34.5 | 40.2 | 116.5
28229 - PIAZZA PPTO C | P - 230 | Tremie 1/2" | Concreto | Pilote Kelly Torre 3 #263 y pilote Kelly #285 | 2026-08-21 | 2026-08-25 | 2026-08-27 | 4 | 34.5 | 39.8 | 115.4
28229 - PIAZZA PPTO C | P - 231 | Tremie 1/2" | Concreto | Pilote kely torre 3 #319 | 2026-08-24 | 2026-08-27 | 2026-08-28 | 3 | 34.5 | 16.9 | 49
28229 - PIAZZA PPTO C | P - 231 | Tremie 1/2" | Concreto | Pilote kely torre 3 #319 | 2026-08-24 | 2026-09-21 | 2026-09-22 | 28 | 34.5 | 39.5 | 114.5
28229 - PIAZZA PPTO C | P - 231 | Tremie 1/2" | Concreto | Pilote kely torre 3 #319 | 2026-08-24 | 2026-09-21 | 2026-09-22 | 28 | 34.5 | 39.3 | 113.9
28229 - PIAZZA PPTO C | P - 231 | Tremie 1/2" | Concreto | Pilote kely torre 3 #319 | 2026-08-24 | 2026-09-21 | 2026-09-22 | 28 | 34.5 | 38.9 | 112.8
28229 - PIAZZA PPTO C | P - 231 | Tremie 1/2" | Concreto | Pilote kely torre 3 #319 | 2026-08-24 | 2026-09-07 | 2026-09-09 | 14 | 34.5 | 33.4 | 96.8
28229 - PIAZZA PPTO C | P - 231 | Tremie 1/2" | Concreto | Pilote kely torre 3 #319 | 2026-08-24 | 2026-09-07 | 2026-09-09 | 14 | 34.5 | 33.2 | 96.2
28229 - PIAZZA PPTO C | P - 231 | Tremie 1/2" | Concreto | Pilote kely torre 3 #319 | 2026-08-24 | 2026-08-31 | 2026-09-02 | 7 | 34.5 | 25.5 | 73.9
28229 - PIAZZA PPTO C | P - 231 | Tremie 1/2" | Concreto | Pilote kely torre 3 #319 | 2026-08-24 | 2026-08-31 | 2026-09-02 | 7 | 34.5 | 24.9 | 72.2
28229 - PIAZZA PPTO C | P - 231 | Tremie 1/2" | Concreto | Pilote kely torre 3 #319 | 2026-08-24 | 2026-08-27 | 2026-08-28 | 3 | 34.5 | 16.3 | 47.2
28229 - PIAZZA PPTO C | P - 25 | Tremie 1" | Concreto | Pilote Kely áreas comunes # 13 | 2026-04-09 | 2026-05-07 | 2026-05-08 | 28 | 27.6 | 39.6 | 143.5
28229 - PIAZZA PPTO C | P - 25 | Tremie 1" | Concreto | Pilote Kely áreas comunes # 13 | 2026-04-09 | 2026-05-07 | 2026-05-08 | 28 | 27.6 | 38.2 | 138.4
28229 - PIAZZA PPTO C | P - 25 | Tremie 1" | Concreto | Pilote Kely áreas comunes # 13 | 2026-04-09 | 2026-05-07 | 2026-05-08 | 28 | 27.6 | 39.8 | 144.2
28229 - PIAZZA PPTO C | P - 25 | Tremie 1" | Concreto | Pilote Kely áreas comunes # 13 | 2026-04-09 | 2026-04-23 | 2026-04-23 | 14 | 27.6 | 32.3 | 117
28229 - PIAZZA PPTO C | P - 25 | Tremie 1" | Concreto | Pilote Kely áreas comunes # 13 | 2026-04-09 | 2026-04-23 | 2026-04-23 | 14 | 27.6 | 32.7 | 118.5
28229 - PIAZZA PPTO C | P - 25 | Tremie 1" | Concreto | Pilote Kely áreas comunes # 13 | 2026-04-09 | 2026-04-16 | 2026-04-16 | 7 | 27.6 | 24.7 | 89.5
28229 - PIAZZA PPTO C | P - 25 | Tremie 1" | Concreto | Pilote Kely áreas comunes # 13 | 2026-04-09 | 2026-04-16 | 2026-04-16 | 7 | 27.6 | 24.9 | 90.2
28229 - PIAZZA PPTO C | P - 25 | Tremie 1" | Concreto | Pilote Kely áreas comunes # 13 | 2026-04-09 | 2026-04-12 | 2026-04-14 | 3 | 27.6 | 21 | 76.1
28229 - PIAZZA PPTO C | P - 25 | Tremie 1" | Concreto | Pilote Kely áreas comunes # 13 | 2026-04-09 | 2026-04-12 | 2026-04-14 | 3 | 27.6 | 20.6 | 74.6
28229 - PIAZZA PPTO C | P - 251 | Tremie 1/2" | Concreto | Pilote kely torre 3 # 287 | 2026-09-09 | 2026-10-07 | 2026-10-08 | 28 | 34.5 | 44.4 | 128.7
28229 - PIAZZA PPTO C | P - 251 | Tremie 1/2" | Concreto | Pilote kely torre 3 # 287 | 2026-09-09 | 2026-10-07 | 2026-10-08 | 28 | 34.5 | 43.2 | 125.2
28229 - PIAZZA PPTO C | P - 251 | Tremie 1/2" | Concreto | Pilote kely torre 3 # 287 | 2026-09-09 | 2026-10-07 | 2026-10-08 | 28 | 34.5 | 42.2 | 122.3
28229 - PIAZZA PPTO C | P - 251 | Tremie 1/2" | Concreto | Pilote kely torre 3 # 287 | 2026-09-09 | 2026-09-23 | 2026-09-25 | 14 | 34.5 | 34.6 | 100.3
28229 - PIAZZA PPTO C | P - 251 | Tremie 1/2" | Concreto | Pilote kely torre 3 # 287 | 2026-09-09 | 2026-09-23 | 2026-09-25 | 14 | 34.5 | 35 | 101.4
28229 - PIAZZA PPTO C | P - 251 | Tremie 1/2" | Concreto | Pilote kely torre 3 # 287 | 2026-09-09 | 2026-09-16 | 2026-09-16 | 7 | 34.5 | 31.3 | 90.7
28229 - PIAZZA PPTO C | P - 251 | Tremie 1/2" | Concreto | Pilote kely torre 3 # 287 | 2026-09-09 | 2026-09-16 | 2026-09-16 | 7 | 34.5 | 30.4 | 88.1
28229 - PIAZZA PPTO C | P - 251 | Tremie 1/2" | Concreto | Pilote kely torre 3 # 287 | 2026-09-09 | 2026-09-12 | 2026-09-16 | 3 | 34.5 | 21.3 | 61.7
28229 - PIAZZA PPTO C | P - 251 | Tremie 1/2" | Concreto | Pilote kely torre 3 # 287 | 2026-09-09 | 2026-09-12 | 2026-09-16 | 3 | 34.5 | 21.5 | 62.3
28229 - PIAZZA PPTO C | P - 253 | TREMIE 1 / 2" | Concreto | Pilote kely torre 3 # 275 | 2026-09-10 | 2026-10-08 | 2026-10-08 | 28 | 34.5 | 55 | 159.4
28229 - PIAZZA PPTO C | P - 253 | TREMIE 1 / 2" | Concreto | Pilote kely torre 3 # 275 | 2026-09-10 | 2026-10-08 | 2026-10-08 | 28 | 34.5 | 54.5 | 158
28229 - PIAZZA PPTO C | P - 253 | TREMIE 1 / 2" | Concreto | Pilote kely torre 3 # 275 | 2026-09-10 | 2026-10-08 | 2026-10-08 | 28 | 34.5 | 54.4 | 157.7
28229 - PIAZZA PPTO C | P - 253 | TREMIE 1 / 2" | Concreto | Pilote kely torre 3 # 275 | 2026-09-10 | 2026-09-24 | 2026-09-25 | 14 | 34.5 | 45.7 | 132.5
28229 - PIAZZA PPTO C | P - 253 | TREMIE 1 / 2" | Concreto | Pilote kely torre 3 # 275 | 2026-09-10 | 2026-09-24 | 2026-09-25 | 14 | 34.5 | 45.9 | 133
28229 - PIAZZA PPTO C | P - 253 | TREMIE 1 / 2" | Concreto | Pilote kely torre 3 # 275 | 2026-09-10 | 2026-09-17 | 2026-09-18 | 7 | 34.5 | 37.6 | 109
28229 - PIAZZA PPTO C | P - 253 | TREMIE 1 / 2" | Concreto | Pilote kely torre 3 # 275 | 2026-09-10 | 2026-09-17 | 2026-09-18 | 7 | 34.5 | 37.2 | 107.8
28229 - PIAZZA PPTO C | P - 253 | TREMIE 1 / 2" | Concreto | Pilote kely torre 3 # 275 | 2026-09-10 | 2026-09-15 | 2026-09-18 | 5 | 34.5 | 33.3 | 96.5
28229 - PIAZZA PPTO C | P - 253 | TREMIE 1 / 2" | Concreto | Pilote kely torre 3 # 275 | 2026-09-10 | 2026-09-15 | 2026-09-18 | 5 | 34.5 | 32.6 | 94.5
28229 - PIAZZA PPTO C | P - 257 | Tremie 1/2" | Concreto | Pilote Kelly Torre 3 #272 | 2026-09-17 | 2026-10-15 | 2026-10-15 | 28 | 34.5 | 51 | 147.8
28229 - PIAZZA PPTO C | P - 257 | Tremie 1/2" | Concreto | Pilote Kelly Torre 3 #272 | 2026-09-17 | 2026-10-15 | 2026-10-15 | 28 | 34.5 | 51.2 | 148.4
28229 - PIAZZA PPTO C | P - 257 | Tremie 1/2" | Concreto | Pilote Kelly Torre 3 #272 | 2026-09-17 | 2026-10-15 | 2026-10-15 | 28 | 34.5 | 51.6 | 149.6
28229 - PIAZZA PPTO C | P - 257 | Tremie 1/2" | Concreto | Pilote Kelly Torre 3 #272 | 2026-09-17 | 2026-10-01 | 2026-10-01 | 14 | 34.5 | 41.5 | 120.3
28229 - PIAZZA PPTO C | P - 257 | Tremie 1/2" | Concreto | Pilote Kelly Torre 3 #272 | 2026-09-17 | 2026-10-01 | 2026-10-01 | 14 | 34.5 | 42.8 | 124.1
28229 - PIAZZA PPTO C | P - 257 | Tremie 1/2" | Concreto | Pilote Kelly Torre 3 #272 | 2026-09-17 | 2026-09-24 | 2026-09-29 | 7 | 34.5 | 35.8 | 103.8
28229 - PIAZZA PPTO C | P - 257 | Tremie 1/2" | Concreto | Pilote Kelly Torre 3 #272 | 2026-09-17 | 2026-09-24 | 2026-09-29 | 7 | 34.5 | 33.6 | 97.4
28229 - PIAZZA PPTO C | P - 257 | Tremie 1/2" | Concreto | Pilote Kelly Torre 3 #272 | 2026-09-17 | 2026-09-24 | 2026-09-29 | 7 | 34.5 | 35.2 | 102
28229 - PIAZZA PPTO C | P - 257 | Tremie 1/2" | Concreto | Pilote Kelly Torre 3 #272 | 2026-09-17 | 2026-09-24 | 2026-09-29 | 7 | 34.5 | 34.4 | 99.7
28229 - PIAZZA PPTO C | P - 258 | Tremie 1/2" | Concreto | Pilote Kelly Torre 3 #282 y pilote Kelly #307 | 2026-09-18 | 2026-10-16 | 2026-10-19 | 28 | 34.5 | 58.6 | 169.9
28229 - PIAZZA PPTO C | P - 258 | Tremie 1/2" | Concreto | Pilote Kelly Torre 3 #282 y pilote Kelly #307 | 2026-09-18 | 2026-10-16 | 2026-10-19 | 28 | 34.5 | 59.2 | 171.6
28229 - PIAZZA PPTO C | P - 258 | Tremie 1/2" | Concreto | Pilote Kelly Torre 3 #282 y pilote Kelly #307 | 2026-09-18 | 2026-10-16 | 2026-10-19 | 28 | 34.5 | 59.9 | 173.6
28229 - PIAZZA PPTO C | P - 258 | Tremie 1/2" | Concreto | Pilote Kelly Torre 3 #282 y pilote Kelly #307 | 2026-09-18 | 2026-10-02 | 2026-10-02 | 14 | 34.5 | 47.6 | 138
28229 - PIAZZA PPTO C | P - 258 | Tremie 1/2" | Concreto | Pilote Kelly Torre 3 #282 y pilote Kelly #307 | 2026-09-18 | 2026-10-02 | 2026-10-02 | 14 | 34.5 | 49.1 | 142.3
28229 - PIAZZA PPTO C | P - 258 | Tremie 1/2" | Concreto | Pilote Kelly Torre 3 #282 y pilote Kelly #307 | 2026-09-18 | 2026-09-25 | 2026-09-29 | 7 | 34.5 | 41.7 | 120.9
28229 - PIAZZA PPTO C | P - 258 | Tremie 1/2" | Concreto | Pilote Kelly Torre 3 #282 y pilote Kelly #307 | 2026-09-18 | 2026-09-25 | 2026-09-29 | 7 | 34.5 | 39.8 | 115.4
28229 - PIAZZA PPTO C | P - 258 | Tremie 1/2" | Concreto | Pilote Kelly Torre 3 #282 y pilote Kelly #307 | 2026-09-18 | 2026-09-24 | 2026-09-29 | 6 | 34.5 | 32.8 | 95.1
28229 - PIAZZA PPTO C | P - 258 | Tremie 1/2" | Concreto | Pilote Kelly Torre 3 #282 y pilote Kelly #307 | 2026-09-18 | 2026-09-24 | 2026-09-29 | 6 | 34.5 | 32.7 | 94.8
28229 - PIAZZA PPTO C | P - 259 | Tremie 1/2" | Concreto | Pilote Kelly Torre #318 Torre 3 | 2026-09-18 | 2026-10-16 | 2026-10-19 | 28 | 34.5 | 51.5 | 149.3
28229 - PIAZZA PPTO C | P - 259 | Tremie 1/2" | Concreto | Pilote Kelly Torre #318 Torre 3 | 2026-09-18 | 2026-10-16 | 2026-10-19 | 28 | 34.5 | 51.4 | 149
28229 - PIAZZA PPTO C | P - 259 | Tremie 1/2" | Concreto | Pilote Kelly Torre #318 Torre 3 | 2026-09-18 | 2026-10-16 | 2026-10-19 | 28 | 34.5 | 52.2 | 151.3
28229 - PIAZZA PPTO C | P - 259 | Tremie 1/2" | Concreto | Pilote Kelly Torre #318 Torre 3 | 2026-09-18 | 2026-10-02 | 2026-10-02 | 14 | 34.5 | 41.6 | 120.6
28229 - PIAZZA PPTO C | P - 259 | Tremie 1/2" | Concreto | Pilote Kelly Torre #318 Torre 3 | 2026-09-18 | 2026-10-02 | 2026-10-02 | 14 | 34.5 | 42.4 | 122.9
28229 - PIAZZA PPTO C | P - 259 | Tremie 1/2" | Concreto | Pilote Kelly Torre #318 Torre 3 | 2026-09-18 | 2026-09-25 | 2026-09-29 | 7 | 34.5 | 36.3 | 105.2
28229 - PIAZZA PPTO C | P - 259 | Tremie 1/2" | Concreto | Pilote Kelly Torre #318 Torre 3 | 2026-09-18 | 2026-09-25 | 2026-09-29 | 7 | 34.5 | 34.5 | 100
28229 - PIAZZA PPTO C | P - 259 | Tremie 1/2" | Concreto | Pilote Kelly Torre #318 Torre 3 | 2026-09-18 | 2026-09-24 | 2026-09-29 | 6 | 34.5 | 29.9 | 86.7
28229 - PIAZZA PPTO C | P - 259 | Tremie 1/2" | Concreto | Pilote Kelly Torre #318 Torre 3 | 2026-09-18 | 2026-09-24 | 2026-09-29 | 6 | 34.5 | 29.2 | 84.6
28229 - PIAZZA PPTO C | P - 26 | Tremie 1/2" | Concreto | Pilote Kely Torre 1 # 27 | 2026-04-09 | 2026-05-07 | 2026-05-08 | 28 | 34.5 | 42 | 121.7
28229 - PIAZZA PPTO C | P - 26 | Tremie 1/2" | Concreto | Pilote Kely Torre 1 # 27 | 2026-04-09 | 2026-05-07 | 2026-05-08 | 28 | 34.5 | 40.9 | 118.6
28229 - PIAZZA PPTO C | P - 26 | Tremie 1/2" | Concreto | Pilote Kely Torre 1 # 27 | 2026-04-09 | 2026-05-07 | 2026-05-08 | 28 | 34.5 | 42.3 | 122.6
28229 - PIAZZA PPTO C | P - 26 | Tremie 1/2" | Concreto | Pilote Kely Torre 1 # 27 | 2026-04-09 | 2026-04-23 | 2026-04-23 | 14 | 34.5 | 34.5 | 100
28229 - PIAZZA PPTO C | P - 26 | Tremie 1/2" | Concreto | Pilote Kely Torre 1 # 27 | 2026-04-09 | 2026-04-23 | 2026-04-23 | 14 | 34.5 | 35 | 101.4
28229 - PIAZZA PPTO C | P - 26 | Tremie 1/2" | Concreto | Pilote Kely Torre 1 # 27 | 2026-04-09 | 2026-04-16 | 2026-04-16 | 7 | 34.5 | 28.5 | 82.6
28229 - PIAZZA PPTO C | P - 26 | Tremie 1/2" | Concreto | Pilote Kely Torre 1 # 27 | 2026-04-09 | 2026-04-16 | 2026-04-16 | 7 | 34.5 | 28.7 | 83.2
28229 - PIAZZA PPTO C | P - 26 | Tremie 1/2" | Concreto | Pilote Kely Torre 1 # 27 | 2026-04-09 | 2026-04-12 | 2026-04-14 | 3 | 34.5 | 24.3 | 70.4
28229 - PIAZZA PPTO C | P - 26 | Tremie 1/2" | Concreto | Pilote Kely Torre 1 # 27 | 2026-04-09 | 2026-04-12 | 2026-04-14 | 3 | 34.5 | 24 | 69.6
28229 - PIAZZA PPTO C | P - 260 | Tremie 1/2" | Concreto | Pilote Kelly Torre 3 #313 | 2026-09-19 | 2026-10-17 | 2026-10-19 | 28 | 34.5 | 54 | 156.5
28229 - PIAZZA PPTO C | P - 260 | Tremie 1/2" | Concreto | Pilote Kelly Torre 3 #313 | 2026-09-19 | 2026-10-17 | 2026-10-19 | 28 | 34.5 | 55.1 | 159.7
28229 - PIAZZA PPTO C | P - 260 | Tremie 1/2" | Concreto | Pilote Kelly Torre 3 #313 | 2026-09-19 | 2026-10-17 | 2026-10-19 | 28 | 34.5 | 55.2 | 160
28229 - PIAZZA PPTO C | P - 260 | Tremie 1/2" | Concreto | Pilote Kelly Torre 3 #313 | 2026-09-19 | 2026-10-03 | 2026-10-26 | 14 | 34.5 | 45.3 | 131.3
28229 - PIAZZA PPTO C | P - 260 | Tremie 1/2" | Concreto | Pilote Kelly Torre 3 #313 | 2026-09-19 | 2026-10-03 | 2026-10-26 | 14 | 34.5 | 45.7 | 132.5
28229 - PIAZZA PPTO C | P - 260 | Tremie 1/2" | Concreto | Pilote Kelly Torre 3 #313 | 2026-09-19 | 2026-09-26 | 2026-09-29 | 7 | 34.5 | 39 | 113
28229 - PIAZZA PPTO C | P - 260 | Tremie 1/2" | Concreto | Pilote Kelly Torre 3 #313 | 2026-09-19 | 2026-09-26 | 2026-09-29 | 7 | 34.5 | 38.8 | 112.5
28229 - PIAZZA PPTO C | P - 260 | Tremie 1/2" | Concreto | Pilote Kelly Torre 3 #313 | 2026-09-19 | 2026-09-24 | 2026-09-29 | 5 | 34.5 | 34.1 | 98.8
28229 - PIAZZA PPTO C | P - 260 | Tremie 1/2" | Concreto | Pilote Kelly Torre 3 #313 | 2026-09-19 | 2026-09-24 | 2026-09-29 | 5 | 34.5 | 33.5 | 97.1
28229 - PIAZZA PPTO C | P - 264 | Tremie 1/2" | Concreto | Pilote Kelly Torre 3 #279 y pilote Kelly #283 | 2026-09-22 | 2026-10-20 | 2026-10-21 | 28 | 34.5 | 45.9 | 133
28229 - PIAZZA PPTO C | P - 264 | Tremie 1/2" | Concreto | Pilote Kelly Torre 3 #279 y pilote Kelly #283 | 2026-09-22 | 2026-10-20 | 2026-10-21 | 28 | 34.5 | 47.1 | 136.5
28229 - PIAZZA PPTO C | P - 264 | Tremie 1/2" | Concreto | Pilote Kelly Torre 3 #279 y pilote Kelly #283 | 2026-09-22 | 2026-10-20 | 2026-10-21 | 28 | 34.5 | 47.7 | 138.3
28229 - PIAZZA PPTO C | P - 264 | Tremie 1/2" | Concreto | Pilote Kelly Torre 3 #279 y pilote Kelly #283 | 2026-09-22 | 2026-10-06 | 2026-10-26 | 14 | 34.5 | 38 | 110.1
28229 - PIAZZA PPTO C | P - 264 | Tremie 1/2" | Concreto | Pilote Kelly Torre 3 #279 y pilote Kelly #283 | 2026-09-22 | 2026-10-06 | 2026-10-26 | 14 | 34.5 | 39 | 113
28229 - PIAZZA PPTO C | P - 264 | Tremie 1/2" | Concreto | Pilote Kelly Torre 3 #279 y pilote Kelly #283 | 2026-09-22 | 2026-09-29 | 2026-09-29 | 7 | 34.5 | 34.2 | 99.1
28229 - PIAZZA PPTO C | P - 264 | Tremie 1/2" | Concreto | Pilote Kelly Torre 3 #279 y pilote Kelly #283 | 2026-09-22 | 2026-09-29 | 2026-09-29 | 7 | 34.5 | 32.5 | 94.2
28229 - PIAZZA PPTO C | P - 264 | Tremie 1/2" | Concreto | Pilote Kelly Torre 3 #279 y pilote Kelly #283 | 2026-09-22 | 2026-09-25 | 2026-09-29 | 3 | 34.5 | 25.7 | 74.5
28229 - PIAZZA PPTO C | P - 264 | Tremie 1/2" | Concreto | Pilote Kelly Torre 3 #279 y pilote Kelly #283 | 2026-09-22 | 2026-09-25 | 2026-09-29 | 3 | 34.5 | 24.8 | 71.9
28229 - PIAZZA PPTO C | P - 265 | Tremie 1 / 2” | Concreto | Pilote Kelly Torre 3 # 291 y Pilote Kelly # 273 | 2026-09-23 | 2026-10-21 | 2026-10-21 | 28 | 34.5 | 68 | 197.1
28229 - PIAZZA PPTO C | P - 265 | Tremie 1 / 2” | Concreto | Pilote Kelly Torre 3 # 291 y Pilote Kelly # 273 | 2026-09-23 | 2026-10-21 | 2026-10-21 | 28 | 34.5 | 67.1 | 194.5
28229 - PIAZZA PPTO C | P - 265 | Tremie 1 / 2” | Concreto | Pilote Kelly Torre 3 # 291 y Pilote Kelly # 273 | 2026-09-23 | 2026-10-21 | 2026-10-21 | 28 | 34.5 | 67.4 | 195.4
28229 - PIAZZA PPTO C | P - 265 | Tremie 1 / 2” | Concreto | Pilote Kelly Torre 3 # 291 y Pilote Kelly # 273 | 2026-09-23 | 2026-10-07 | 2026-10-08 | 14 | 34.5 | 57.1 | 165.5
28229 - PIAZZA PPTO C | P - 265 | Tremie 1 / 2” | Concreto | Pilote Kelly Torre 3 # 291 y Pilote Kelly # 273 | 2026-09-23 | 2026-10-07 | 2026-10-08 | 14 | 34.5 | 56.3 | 163.2
28229 - PIAZZA PPTO C | P - 265 | Tremie 1 / 2” | Concreto | Pilote Kelly Torre 3 # 291 y Pilote Kelly # 273 | 2026-09-23 | 2026-09-30 | 2026-10-01 | 7 | 34.5 | 47.3 | 137.1
28229 - PIAZZA PPTO C | P - 265 | Tremie 1 / 2” | Concreto | Pilote Kelly Torre 3 # 291 y Pilote Kelly # 273 | 2026-09-23 | 2026-09-30 | 2026-10-01 | 7 | 34.5 | 47.9 | 138.8
28229 - PIAZZA PPTO C | P - 265 | Tremie 1 / 2” | Concreto | Pilote Kelly Torre 3 # 291 y Pilote Kelly # 273 | 2026-09-23 | 2026-09-29 | 2026-10-01 | 6 | 34.5 | 43.8 | 127
28229 - PIAZZA PPTO C | P - 265 | Tremie 1 / 2” | Concreto | Pilote Kelly Torre 3 # 291 y Pilote Kelly # 273 | 2026-09-23 | 2026-09-29 | 2026-10-01 | 6 | 34.5 | 42.7 | 123.8
28229 - PIAZZA PPTO C | P - 267 | Tremie 1 / 2” | Concreto | Pilote Kelly Torre 3 # 304 y Pilote Kelly # 284 | 2026-09-24 | 2026-10-22 | 2026-10-22 | 28 | 34.5 | 52.3 | 151.6
28229 - PIAZZA PPTO C | P - 267 | Tremie 1 / 2” | Concreto | Pilote Kelly Torre 3 # 304 y Pilote Kelly # 284 | 2026-09-24 | 2026-10-22 | 2026-10-22 | 28 | 34.5 | 51.3 | 148.7
28229 - PIAZZA PPTO C | P - 267 | Tremie 1 / 2” | Concreto | Pilote Kelly Torre 3 # 304 y Pilote Kelly # 284 | 2026-09-24 | 2026-10-22 | 2026-10-22 | 28 | 34.5 | 50.2 | 145.5
28229 - PIAZZA PPTO C | P - 267 | Tremie 1 / 2” | Concreto | Pilote Kelly Torre 3 # 304 y Pilote Kelly # 284 | 2026-09-24 | 2026-10-08 | 2026-10-08 | 14 | 34.5 | 42 | 121.7
28229 - PIAZZA PPTO C | P - 267 | Tremie 1 / 2” | Concreto | Pilote Kelly Torre 3 # 304 y Pilote Kelly # 284 | 2026-09-24 | 2026-10-08 | 2026-10-08 | 14 | 34.5 | 42.6 | 123.5
28229 - PIAZZA PPTO C | P - 267 | Tremie 1 / 2” | Concreto | Pilote Kelly Torre 3 # 304 y Pilote Kelly # 284 | 2026-09-24 | 2026-10-01 | 2026-10-01 | 7 | 34.5 | 36.1 | 104.6
28229 - PIAZZA PPTO C | P - 267 | Tremie 1 / 2” | Concreto | Pilote Kelly Torre 3 # 304 y Pilote Kelly # 284 | 2026-09-24 | 2026-10-01 | 2026-10-01 | 7 | 34.5 | 35.2 | 102
28229 - PIAZZA PPTO C | P - 267 | Tremie 1 / 2” | Concreto | Pilote Kelly Torre 3 # 304 y Pilote Kelly # 284 | 2026-09-24 | 2026-09-29 | 2026-10-01 | 5 | 34.5 | 26.9 | 78
28229 - PIAZZA PPTO C | P - 267 | Tremie 1 / 2” | Concreto | Pilote Kelly Torre 3 # 304 y Pilote Kelly # 284 | 2026-09-24 | 2026-09-29 | 2026-10-01 | 5 | 34.5 | 26.6 | 77.1
28229 - PIAZZA PPTO C | P - 269 | Tremie 1 / 2" | Concreto | Pilote Kelly Torre 3 # 277 y Pilote Kelly # 315 | 2026-09-25 | 2026-10-23 | 2026-10-26 | 28 | 34.5 | 56.6 | 164.1
28229 - PIAZZA PPTO C | P - 269 | Tremie 1 / 2" | Concreto | Pilote Kelly Torre 3 # 277 y Pilote Kelly # 315 | 2026-09-25 | 2026-10-23 | 2026-10-26 | 28 | 34.5 | 56.1 | 162.6
28229 - PIAZZA PPTO C | P - 269 | Tremie 1 / 2" | Concreto | Pilote Kelly Torre 3 # 277 y Pilote Kelly # 315 | 2026-09-25 | 2026-10-23 | 2026-10-26 | 28 | 34.5 | 56.4 | 163.5
28229 - PIAZZA PPTO C | P - 269 | Tremie 1 / 2" | Concreto | Pilote Kelly Torre 3 # 277 y Pilote Kelly # 315 | 2026-09-25 | 2026-10-09 | 2026-10-13 | 14 | 34.5 | 47.2 | 136.8
28229 - PIAZZA PPTO C | P - 269 | Tremie 1 / 2" | Concreto | Pilote Kelly Torre 3 # 277 y Pilote Kelly # 315 | 2026-09-25 | 2026-10-09 | 2026-10-13 | 14 | 34.5 | 45.3 | 131.3
28229 - PIAZZA PPTO C | P - 269 | Tremie 1 / 2" | Concreto | Pilote Kelly Torre 3 # 277 y Pilote Kelly # 315 | 2026-09-25 | 2026-10-02 | 2026-10-02 | 7 | 34.5 | 39.1 | 113.3
28229 - PIAZZA PPTO C | P - 269 | Tremie 1 / 2" | Concreto | Pilote Kelly Torre 3 # 277 y Pilote Kelly # 315 | 2026-09-25 | 2026-10-02 | 2026-10-02 | 7 | 34.5 | 39.7 | 115.1
28229 - PIAZZA PPTO C | P - 269 | Tremie 1 / 2" | Concreto | Pilote Kelly Torre 3 # 277 y Pilote Kelly # 315 | 2026-09-25 | 2026-09-29 | 2026-10-01 | 4 | 34.5 | 32.7 | 94.8
28229 - PIAZZA PPTO C | P - 269 | Tremie 1 / 2" | Concreto | Pilote Kelly Torre 3 # 277 y Pilote Kelly # 315 | 2026-09-25 | 2026-09-29 | 2026-10-01 | 4 | 34.5 | 31.8 | 92.2
28229 - PIAZZA PPTO C | P - 274 | Tremie 1/2" | Concreto | Pilote Kelly torre 3 # 316 | 2026-09-26 | 2026-10-24 | 2026-10-26 | 28 | 34.5 | 54.6 | 158.3
28229 - PIAZZA PPTO C | P - 274 | Tremie 1/2" | Concreto | Pilote Kelly torre 3 # 316 | 2026-09-26 | 2026-10-24 | 2026-10-26 | 28 | 34.5 | 55.1 | 159.7
28229 - PIAZZA PPTO C | P - 274 | Tremie 1/2" | Concreto | Pilote Kelly torre 3 # 316 | 2026-09-26 | 2026-10-24 | 2026-10-26 | 28 | 34.5 | 53.2 | 154.2
28229 - PIAZZA PPTO C | P - 274 | Tremie 1/2" | Concreto | Pilote Kelly torre 3 # 316 | 2026-09-26 | 2026-10-10 | 2026-10-13 | 14 | 34.5 | 43.8 | 127
28229 - PIAZZA PPTO C | P - 274 | Tremie 1/2" | Concreto | Pilote Kelly torre 3 # 316 | 2026-09-26 | 2026-10-10 | 2026-10-13 | 14 | 34.5 | 44.5 | 129
28229 - PIAZZA PPTO C | P - 274 | Tremie 1/2" | Concreto | Pilote Kelly torre 3 # 316 | 2026-09-26 | 2026-10-03 | 2026-10-26 | 7 | 34.5 | 37.8 | 109.6
28229 - PIAZZA PPTO C | P - 274 | Tremie 1/2" | Concreto | Pilote Kelly torre 3 # 316 | 2026-09-26 | 2026-10-03 | 2026-10-26 | 7 | 34.5 | 36.8 | 106.7
28229 - PIAZZA PPTO C | P - 274 | Tremie 1/2" | Concreto | Pilote Kelly torre 3 # 316 | 2026-09-26 | 2026-09-29 | 2026-10-01 | 3 | 34.5 | 29.9 | 86.7
28229 - PIAZZA PPTO C | P - 274 | Tremie 1/2" | Concreto | Pilote Kelly torre 3 # 316 | 2026-09-26 | 2026-09-29 | 2026-10-01 | 3 | 34.5 | 30.9 | 89.6
28229 - PIAZZA PPTO C | P - 28 | Tremie 1/2" | Concreto | Pilote Kely Torre 1 # 04 | 2026-04-09 | 2026-05-07 | 2026-05-08 | 28 | 34.5 | 52.5 | 152.2
28229 - PIAZZA PPTO C | P - 28 | Tremie 1/2" | Concreto | Pilote Kely Torre 1 # 04 | 2026-04-09 | 2026-05-07 | 2026-05-08 | 28 | 34.5 | 53.6 | 155.4
28229 - PIAZZA PPTO C | P - 28 | Tremie 1/2" | Concreto | Pilote Kely Torre 1 # 04 | 2026-04-09 | 2026-05-07 | 2026-05-08 | 28 | 34.5 | 51.5 | 149.3
28229 - PIAZZA PPTO C | P - 28 | Tremie 1/2" | Concreto | Pilote Kely Torre 1 # 04 | 2026-04-09 | 2026-04-23 | 2026-04-23 | 14 | 34.5 | 44 | 127.5
28229 - PIAZZA PPTO C | P - 28 | Tremie 1/2" | Concreto | Pilote Kely Torre 1 # 04 | 2026-04-09 | 2026-04-23 | 2026-04-23 | 14 | 34.5 | 43.4 | 125.8
28229 - PIAZZA PPTO C | P - 28 | Tremie 1/2" | Concreto | Pilote Kely Torre 1 # 04 | 2026-04-09 | 2026-04-16 | 2026-04-16 | 7 | 34.5 | 37.2 | 107.8
28229 - PIAZZA PPTO C | P - 28 | Tremie 1/2" | Concreto | Pilote Kely Torre 1 # 04 | 2026-04-09 | 2026-04-16 | 2026-04-16 | 7 | 34.5 | 36.2 | 104.9
28229 - PIAZZA PPTO C | P - 28 | Tremie 1/2" | Concreto | Pilote Kely Torre 1 # 04 | 2026-04-09 | 2026-04-12 | 2026-04-14 | 3 | 34.5 | 26.6 | 77.1
28229 - PIAZZA PPTO C | P - 28 | Tremie 1/2" | Concreto | Pilote Kely Torre 1 # 04 | 2026-04-09 | 2026-04-12 | 2026-04-14 | 3 | 34.5 | 25.7 | 74.5
28229 - PIAZZA PPTO C | P - 283 | Tremie 1/2" | Concreto | Pilote Kelly Torre 3 # 305 y Pilote Kelly #292 | 2026-10-01 | 2026-10-15 | 2026-10-15 | 14 | 34.5 | 43.3 | 125.5
28229 - PIAZZA PPTO C | P - 283 | Tremie 1/2" | Concreto | Pilote Kelly Torre 3 # 305 y Pilote Kelly #292 | 2026-10-01 | 2026-10-15 | 2026-10-15 | 14 | 34.5 | 44 | 127.5
28229 - PIAZZA PPTO C | P - 283 | Tremie 1/2" | Concreto | Pilote Kelly Torre 3 # 305 y Pilote Kelly #292 | 2026-10-01 | 2026-10-08 | 2026-10-08 | 7 | 34.5 | 38 | 110.1
28229 - PIAZZA PPTO C | P - 283 | Tremie 1/2" | Concreto | Pilote Kelly Torre 3 # 305 y Pilote Kelly #292 | 2026-10-01 | 2026-10-08 | 2026-10-08 | 7 | 34.5 | 37 | 107.2
28229 - PIAZZA PPTO C | P - 283 | Tremie 1/2" | Concreto | Pilote Kelly Torre 3 # 305 y Pilote Kelly #292 | 2026-10-01 | 2026-10-06 | 2026-10-08 | 5 | 34.5 | 33.3 | 96.5
28229 - PIAZZA PPTO C | P - 283 | Tremie 1/2" | Concreto | Pilote Kelly Torre 3 # 305 y Pilote Kelly #292 | 2026-10-01 | 2026-10-06 | 2026-10-08 | 5 | 34.5 | 32.5 | 94.2
28229 - PIAZZA PPTO C | P - 286 | Tremie 1/2" | Concreto | Pilote Kelly Torre 3 # 330 | 2026-10-02 | 2026-10-16 | 2026-10-19 | 14 | 34.5 | 36.2 | 104.9
28229 - PIAZZA PPTO C | P - 286 | Tremie 1/2" | Concreto | Pilote Kelly Torre 3 # 330 | 2026-10-02 | 2026-10-16 | 2026-10-19 | 14 | 34.5 | 36.8 | 106.7
28229 - PIAZZA PPTO C | P - 286 | Tremie 1/2" | Concreto | Pilote Kelly Torre 3 # 330 | 2026-10-02 | 2026-10-09 | 2026-10-13 | 7 | 34.5 | 31.9 | 92.5
28229 - PIAZZA PPTO C | P - 286 | Tremie 1/2" | Concreto | Pilote Kelly Torre 3 # 330 | 2026-10-02 | 2026-10-09 | 2026-10-13 | 7 | 34.5 | 31.6 | 91.6
28229 - PIAZZA PPTO C | P - 286 | Tremie 1/2" | Concreto | Pilote Kelly Torre 3 # 330 | 2026-10-02 | 2026-10-06 | 2026-10-08 | 4 | 34.5 | 26.8 | 77.7
28229 - PIAZZA PPTO C | P - 286 | Tremie 1/2" | Concreto | Pilote Kelly Torre 3 # 330 | 2026-10-02 | 2026-10-06 | 2026-10-08 | 4 | 34.5 | 26.4 | 76.5
28229 - PIAZZA PPTO C | P - 288 | Tremie 1/2" | Concreto | Pilote Kelly Torre 3 # 331 | 2026-10-02 | 2026-10-16 | 2026-10-19 | 14 | 34.5 | 37.4 | 108.4
28229 - PIAZZA PPTO C | P - 288 | Tremie 1/2" | Concreto | Pilote Kelly Torre 3 # 331 | 2026-10-02 | 2026-10-16 | 2026-10-19 | 14 | 34.5 | 37.1 | 107.5
28229 - PIAZZA PPTO C | P - 288 | Tremie 1/2" | Concreto | Pilote Kelly Torre 3 # 331 | 2026-10-02 | 2026-10-09 | 2026-10-13 | 7 | 34.5 | 33.2 | 96.2
28229 - PIAZZA PPTO C | P - 288 | Tremie 1/2" | Concreto | Pilote Kelly Torre 3 # 331 | 2026-10-02 | 2026-10-09 | 2026-10-13 | 7 | 34.5 | 32.3 | 93.6
28229 - PIAZZA PPTO C | P - 288 | Tremie 1/2" | Concreto | Pilote Kelly Torre 3 # 331 | 2026-10-02 | 2026-10-06 | 2026-10-08 | 4 | 34.5 | 26.4 | 76.5
28229 - PIAZZA PPTO C | P - 288 | Tremie 1/2" | Concreto | Pilote Kelly Torre 3 # 331 | 2026-10-02 | 2026-10-06 | 2026-10-08 | 4 | 34.5 | 26.1 | 75.7
28229 - PIAZZA PPTO C | P - 29 | Tremie 1" | Concreto | Zonas Comunes Pilotes Kelly #02 y Pilote Kelly #18 | 2026-04-10 | 2026-05-08 | 2026-05-08 | 28 | 27.6 | 40.8 | 147.8
28229 - PIAZZA PPTO C | P - 29 | Tremie 1" | Concreto | Zonas Comunes Pilotes Kelly #02 y Pilote Kelly #18 | 2026-04-10 | 2026-05-08 | 2026-05-08 | 28 | 27.6 | 39.6 | 143.5
28229 - PIAZZA PPTO C | P - 29 | Tremie 1" | Concreto | Zonas Comunes Pilotes Kelly #02 y Pilote Kelly #18 | 2026-04-10 | 2026-05-08 | 2026-05-08 | 28 | 27.6 | 40.5 | 146.7
28229 - PIAZZA PPTO C | P - 29 | Tremie 1" | Concreto | Zonas Comunes Pilotes Kelly #02 y Pilote Kelly #18 | 2026-04-10 | 2026-04-24 | 2026-04-24 | 14 | 27.6 | 33.5 | 121.4
28229 - PIAZZA PPTO C | P - 29 | Tremie 1" | Concreto | Zonas Comunes Pilotes Kelly #02 y Pilote Kelly #18 | 2026-04-10 | 2026-04-24 | 2026-04-24 | 14 | 27.6 | 34 | 123.2
28229 - PIAZZA PPTO C | P - 29 | Tremie 1" | Concreto | Zonas Comunes Pilotes Kelly #02 y Pilote Kelly #18 | 2026-04-10 | 2026-04-17 | 2026-04-17 | 7 | 27.6 | 28.1 | 101.8
28229 - PIAZZA PPTO C | P - 29 | Tremie 1" | Concreto | Zonas Comunes Pilotes Kelly #02 y Pilote Kelly #18 | 2026-04-10 | 2026-04-17 | 2026-04-17 | 7 | 27.6 | 27.3 | 98.9
28229 - PIAZZA PPTO C | P - 29 | Tremie 1" | Concreto | Zonas Comunes Pilotes Kelly #02 y Pilote Kelly #18 | 2026-04-10 | 2026-04-14 | 2026-04-16 | 4 | 27.6 | 23.3 | 84.4
28229 - PIAZZA PPTO C | P - 29 | Tremie 1" | Concreto | Zonas Comunes Pilotes Kelly #02 y Pilote Kelly #18 | 2026-04-10 | 2026-04-14 | 2026-04-16 | 4 | 27.6 | 22.5 | 81.5
28229 - PIAZZA PPTO C | P - 293 | Tremie 1" | Concreto | Pilote Kelly Torre grua 2 #6 | 2026-10-06 | 2026-10-20 | 2026-10-21 | 14 | 27.6 | 35.2 | 127.5
28229 - PIAZZA PPTO C | P - 293 | Tremie 1" | Concreto | Pilote Kelly Torre grua 2 #6 | 2026-10-06 | 2026-10-20 | 2026-10-21 | 14 | 27.6 | 36 | 130.4
28229 - PIAZZA PPTO C | P - 293 | Tremie 1" | Concreto | Pilote Kelly Torre grua 2 #6 | 2026-10-06 | 2026-10-13 | 2026-10-15 | 7 | 27.6 | 30.7 | 111.2
28229 - PIAZZA PPTO C | P - 293 | Tremie 1" | Concreto | Pilote Kelly Torre grua 2 #6 | 2026-10-06 | 2026-10-13 | 2026-10-15 | 7 | 27.6 | 29.9 | 108.3
28229 - PIAZZA PPTO C | P - 293 | Tremie 1" | Concreto | Pilote Kelly Torre grua 2 #6 | 2026-10-06 | 2026-10-09 | 2026-10-13 | 3 | 27.6 | 21.4 | 77.5
28229 - PIAZZA PPTO C | P - 293 | Tremie 1" | Concreto | Pilote Kelly Torre grua 2 #6 | 2026-10-06 | 2026-10-09 | 2026-10-13 | 3 | 27.6 | 21.2 | 76.8
28229 - PIAZZA PPTO C | P - 301 | Tremie 1/2" | Concreto | Pilote Kelly torre 3 # 317 | 2026-10-08 | 2026-10-22 | 2026-10-22 | 14 | 34.5 | 38.2 | 110.7
28229 - PIAZZA PPTO C | P - 301 | Tremie 1/2" | Concreto | Pilote Kelly torre 3 # 317 | 2026-10-08 | 2026-10-22 | 2026-10-22 | 14 | 34.5 | 37.3 | 108.1
28229 - PIAZZA PPTO C | P - 301 | Tremie 1/2" | Concreto | Pilote Kelly torre 3 # 317 | 2026-10-08 | 2026-10-15 | 2026-10-15 | 7 | 34.5 | 33.9 | 98.3
28229 - PIAZZA PPTO C | P - 301 | Tremie 1/2" | Concreto | Pilote Kelly torre 3 # 317 | 2026-10-08 | 2026-10-15 | 2026-10-15 | 7 | 34.5 | 33.3 | 96.5
28229 - PIAZZA PPTO C | P - 301 | Tremie 1/2" | Concreto | Pilote Kelly torre 3 # 317 | 2026-10-08 | 2026-10-13 | 2026-10-15 | 5 | 34.5 | 29.7 | 86.1
28229 - PIAZZA PPTO C | P - 301 | Tremie 1/2" | Concreto | Pilote Kelly torre 3 # 317 | 2026-10-08 | 2026-10-13 | 2026-10-15 | 5 | 34.5 | 29.2 | 84.6
28229 - PIAZZA PPTO C | P - 31 | Tremie ½” | Concreto | Torre 1 Pilotes Kelly #08 y Pilote Kelly #38 | 2026-04-10 | 2026-05-08 | 2026-05-08 | 28 | 34.5 | 50.7 | 147
28229 - PIAZZA PPTO C | P - 31 | Tremie ½” | Concreto | Torre 1 Pilotes Kelly #08 y Pilote Kelly #38 | 2026-04-10 | 2026-05-08 | 2026-05-08 | 28 | 34.5 | 51.5 | 149.3
28229 - PIAZZA PPTO C | P - 31 | Tremie ½” | Concreto | Torre 1 Pilotes Kelly #08 y Pilote Kelly #38 | 2026-04-10 | 2026-05-08 | 2026-05-08 | 28 | 34.5 | 50.2 | 145.5
28229 - PIAZZA PPTO C | P - 31 | Tremie ½” | Concreto | Torre 1 Pilotes Kelly #08 y Pilote Kelly #38 | 2026-04-10 | 2026-04-24 | 2026-04-24 | 14 | 34.5 | 43 | 124.6
28229 - PIAZZA PPTO C | P - 31 | Tremie ½” | Concreto | Torre 1 Pilotes Kelly #08 y Pilote Kelly #38 | 2026-04-10 | 2026-04-24 | 2026-04-24 | 14 | 34.5 | 43.5 | 126.1
28229 - PIAZZA PPTO C | P - 31 | Tremie ½” | Concreto | Torre 1 Pilotes Kelly #08 y Pilote Kelly #38 | 2026-04-10 | 2026-04-17 | 2026-04-17 | 7 | 34.5 | 35 | 101.4
28229 - PIAZZA PPTO C | P - 31 | Tremie ½” | Concreto | Torre 1 Pilotes Kelly #08 y Pilote Kelly #38 | 2026-04-10 | 2026-04-17 | 2026-04-17 | 7 | 34.5 | 34.8 | 100.9
28229 - PIAZZA PPTO C | P - 31 | Tremie ½” | Concreto | Torre 1 Pilotes Kelly #08 y Pilote Kelly #38 | 2026-04-10 | 2026-04-14 | 2026-04-16 | 4 | 34.5 | 30.9 | 89.6
28229 - PIAZZA PPTO C | P - 31 | Tremie ½” | Concreto | Torre 1 Pilotes Kelly #08 y Pilote Kelly #38 | 2026-04-10 | 2026-04-14 | 2026-04-16 | 4 | 34.5 | 30.1 | 87.2
28229 - PIAZZA PPTO C | P - 32 | Tremie ½ | Concreto | Torre 2 Pilote Kelly #28 | 2026-04-10 | 2026-05-08 | 2026-05-08 | 28 | 34.5 | 49.7 | 144.1
28229 - PIAZZA PPTO C | P - 32 | Tremie ½ | Concreto | Torre 2 Pilote Kelly #28 | 2026-04-10 | 2026-05-08 | 2026-05-08 | 28 | 34.5 | 49.1 | 142.3
28229 - PIAZZA PPTO C | P - 32 | Tremie ½ | Concreto | Torre 2 Pilote Kelly #28 | 2026-04-10 | 2026-05-08 | 2026-05-08 | 28 | 34.5 | 48.7 | 141.2
28229 - PIAZZA PPTO C | P - 32 | Tremie ½ | Concreto | Torre 2 Pilote Kelly #28 | 2026-04-10 | 2026-04-24 | 2026-04-24 | 14 | 34.5 | 40.2 | 116.5
28229 - PIAZZA PPTO C | P - 32 | Tremie ½ | Concreto | Torre 2 Pilote Kelly #28 | 2026-04-10 | 2026-04-24 | 2026-04-24 | 14 | 34.5 | 40.7 | 118
28229 - PIAZZA PPTO C | P - 32 | Tremie ½ | Concreto | Torre 2 Pilote Kelly #28 | 2026-04-10 | 2026-04-17 | 2026-04-17 | 7 | 34.5 | 33.6 | 97.4
28229 - PIAZZA PPTO C | P - 32 | Tremie ½ | Concreto | Torre 2 Pilote Kelly #28 | 2026-04-10 | 2026-04-17 | 2026-04-17 | 7 | 34.5 | 34.1 | 98.8
28229 - PIAZZA PPTO C | P - 32 | Tremie ½ | Concreto | Torre 2 Pilote Kelly #28 | 2026-04-10 | 2026-04-14 | 2026-04-16 | 4 | 34.5 | 27.5 | 79.7
28229 - PIAZZA PPTO C | P - 32 | Tremie ½ | Concreto | Torre 2 Pilote Kelly #28 | 2026-04-10 | 2026-04-14 | 2026-04-16 | 4 | 34.5 | 27.2 | 78.8
28229 - PIAZZA PPTO C | P - 39 | Tremie 1 / 2 " | Concreto | Torre 1 pilotes kely #23 y pilote kely #31 | 2026-04-14 | 2026-05-12 | 2026-05-12 | 28 | 34.5 | 43.6 | 126.4
28229 - PIAZZA PPTO C | P - 39 | Tremie 1 / 2 " | Concreto | Torre 1 pilotes kely #23 y pilote kely #31 | 2026-04-14 | 2026-05-12 | 2026-05-12 | 28 | 34.5 | 42.5 | 123.2
28229 - PIAZZA PPTO C | P - 39 | Tremie 1 / 2 " | Concreto | Torre 1 pilotes kely #23 y pilote kely #31 | 2026-04-14 | 2026-05-12 | 2026-05-12 | 28 | 34.5 | 43.2 | 125.2
28229 - PIAZZA PPTO C | P - 39 | Tremie 1 / 2 " | Concreto | Torre 1 pilotes kely #23 y pilote kely #31 | 2026-04-14 | 2026-04-28 | 2026-04-28 | 14 | 34.5 | 33.8 | 98
28229 - PIAZZA PPTO C | P - 39 | Tremie 1 / 2 " | Concreto | Torre 1 pilotes kely #23 y pilote kely #31 | 2026-04-14 | 2026-04-28 | 2026-04-28 | 14 | 34.5 | 34.2 | 99.1
28229 - PIAZZA PPTO C | P - 39 | Tremie 1 / 2 " | Concreto | Torre 1 pilotes kely #23 y pilote kely #31 | 2026-04-14 | 2026-04-21 | 2026-04-21 | 7 | 34.5 | 25.6 | 74.2
28229 - PIAZZA PPTO C | P - 39 | Tremie 1 / 2 " | Concreto | Torre 1 pilotes kely #23 y pilote kely #31 | 2026-04-14 | 2026-04-21 | 2026-04-21 | 7 | 34.5 | 25.3 | 73.3
28229 - PIAZZA PPTO C | P - 39 | Tremie 1 / 2 " | Concreto | Torre 1 pilotes kely #23 y pilote kely #31 | 2026-04-14 | 2026-04-17 | 2026-04-21 | 3 | 34.5 | 19.8 | 57.4
28229 - PIAZZA PPTO C | P - 39 | Tremie 1 / 2 " | Concreto | Torre 1 pilotes kely #23 y pilote kely #31 | 2026-04-14 | 2026-04-17 | 2026-04-21 | 3 | 34.5 | 19.4 | 56.2
28229 - PIAZZA PPTO C | P - 40 | Tremie 1 " | Concreto | Plataforma pilote kely #82 | 2026-04-14 | 2026-05-12 | 2026-05-12 | 28 | 27.6 | 42.8 | 155.1
28229 - PIAZZA PPTO C | P - 40 | Tremie 1 " | Concreto | Plataforma pilote kely #82 | 2026-04-14 | 2026-05-12 | 2026-05-12 | 28 | 27.6 | 42.4 | 153.6
28229 - PIAZZA PPTO C | P - 40 | Tremie 1 " | Concreto | Plataforma pilote kely #82 | 2026-04-14 | 2026-05-12 | 2026-05-12 | 28 | 27.6 | 42.1 | 152.5
28229 - PIAZZA PPTO C | P - 40 | Tremie 1 " | Concreto | Plataforma pilote kely #82 | 2026-04-14 | 2026-04-28 | 2026-04-28 | 14 | 27.6 | 25.7 | 93.1
28229 - PIAZZA PPTO C | P - 40 | Tremie 1 " | Concreto | Plataforma pilote kely #82 | 2026-04-14 | 2026-04-28 | 2026-04-28 | 14 | 27.6 | 25.5 | 92.4
28229 - PIAZZA PPTO C | P - 40 | Tremie 1 " | Concreto | Plataforma pilote kely #82 | 2026-04-14 | 2026-04-21 | 2026-04-21 | 7 | 27.6 | 21.6 | 78.3
28229 - PIAZZA PPTO C | P - 40 | Tremie 1 " | Concreto | Plataforma pilote kely #82 | 2026-04-14 | 2026-04-21 | 2026-04-21 | 7 | 27.6 | 21.4 | 77.5
28229 - PIAZZA PPTO C | P - 40 | Tremie 1 " | Concreto | Plataforma pilote kely #82 | 2026-04-14 | 2026-04-17 | 2026-04-21 | 3 | 27.6 | 14.5 | 52.5
28229 - PIAZZA PPTO C | P - 40 | Tremie 1 " | Concreto | Plataforma pilote kely #82 | 2026-04-14 | 2026-04-17 | 2026-04-21 | 3 | 27.6 | 14.2 | 51.4
28229 - PIAZZA PPTO C | P - 48 | Tremie 1/2" | Concreto | Pilote kelly torre 1 # 41 | 2026-04-17 | 2026-05-15 | 2026-05-15 | 28 | 34.5 | 47.3 | 137.1
28229 - PIAZZA PPTO C | P - 48 | Tremie 1/2" | Concreto | Pilote kelly torre 1 # 41 | 2026-04-17 | 2026-05-15 | 2026-05-15 | 28 | 34.5 | 47.7 | 138.3
28229 - PIAZZA PPTO C | P - 48 | Tremie 1/2" | Concreto | Pilote kelly torre 1 # 41 | 2026-04-17 | 2026-05-15 | 2026-05-15 | 28 | 34.5 | 48.2 | 139.7
28229 - PIAZZA PPTO C | P - 48 | Tremie 1/2" | Concreto | Pilote kelly torre 1 # 41 | 2026-04-17 | 2026-05-01 | 2026-05-05 | 14 | 34.5 | 40 | 115.9
28229 - PIAZZA PPTO C | P - 48 | Tremie 1/2" | Concreto | Pilote kelly torre 1 # 41 | 2026-04-17 | 2026-05-01 | 2026-05-05 | 14 | 34.5 | 40.6 | 117.7
28229 - PIAZZA PPTO C | P - 48 | Tremie 1/2" | Concreto | Pilote kelly torre 1 # 41 | 2026-04-17 | 2026-04-24 | 2026-04-24 | 7 | 34.5 | 28.9 | 83.8
28229 - PIAZZA PPTO C | P - 48 | Tremie 1/2" | Concreto | Pilote kelly torre 1 # 41 | 2026-04-17 | 2026-04-24 | 2026-04-24 | 7 | 34.5 | 28.6 | 82.9
28229 - PIAZZA PPTO C | P - 48 | Tremie 1/2" | Concreto | Pilote kelly torre 1 # 41 | 2026-04-17 | 2026-04-21 | 2026-04-23 | 4 | 34.5 | 25.8 | 74.8
28229 - PIAZZA PPTO C | P - 48 | Tremie 1/2" | Concreto | Pilote kelly torre 1 # 41 | 2026-04-17 | 2026-04-21 | 2026-04-23 | 4 | 34.5 | 26 | 75.4
28229 - PIAZZA PPTO C | P - 49 | Tremie 1" | Concreto | Pilote kelly torre 2 # 05 y pilote kelly # 53 | 2026-04-17 | 2026-05-15 | 2026-05-15 | 28 | 27.6 | 41.2 | 149.3
28229 - PIAZZA PPTO C | P - 49 | Tremie 1" | Concreto | Pilote kelly torre 2 # 05 y pilote kelly # 53 | 2026-04-17 | 2026-05-15 | 2026-05-15 | 28 | 27.6 | 41.2 | 149.3
28229 - PIAZZA PPTO C | P - 49 | Tremie 1" | Concreto | Pilote kelly torre 2 # 05 y pilote kelly # 53 | 2026-04-17 | 2026-05-15 | 2026-05-15 | 28 | 27.6 | 40.2 | 145.7
28229 - PIAZZA PPTO C | P - 49 | Tremie 1" | Concreto | Pilote kelly torre 2 # 05 y pilote kelly # 53 | 2026-04-17 | 2026-05-01 | 2026-05-05 | 14 | 27.6 | 34.8 | 126.1
28229 - PIAZZA PPTO C | P - 49 | Tremie 1" | Concreto | Pilote kelly torre 2 # 05 y pilote kelly # 53 | 2026-04-17 | 2026-05-01 | 2026-05-05 | 14 | 27.6 | 34.3 | 124.3
28229 - PIAZZA PPTO C | P - 49 | Tremie 1" | Concreto | Pilote kelly torre 2 # 05 y pilote kelly # 53 | 2026-04-17 | 2026-04-24 | 2026-04-24 | 7 | 27.6 | 29 | 105.1
28229 - PIAZZA PPTO C | P - 49 | Tremie 1" | Concreto | Pilote kelly torre 2 # 05 y pilote kelly # 53 | 2026-04-17 | 2026-04-24 | 2026-04-24 | 7 | 27.6 | 28.2 | 102.2
28229 - PIAZZA PPTO C | P - 49 | Tremie 1" | Concreto | Pilote kelly torre 2 # 05 y pilote kelly # 53 | 2026-04-17 | 2026-04-21 | 2026-04-23 | 4 | 27.6 | 25 | 90.6
28229 - PIAZZA PPTO C | P - 49 | Tremie 1" | Concreto | Pilote kelly torre 2 # 05 y pilote kelly # 53 | 2026-04-17 | 2026-04-21 | 2026-04-23 | 4 | 27.6 | 24.3 | 88
28229 - PIAZZA PPTO C | P - 51 | Tremie 1/2" | Concreto | Pilote kelly torre 1 # 28 | 2026-04-17 | 2026-05-15 | 2026-05-15 | 28 | 34.5 | 38.1 | 110.4
28229 - PIAZZA PPTO C | P - 51 | Tremie 1/2" | Concreto | Pilote kelly torre 1 # 28 | 2026-04-17 | 2026-05-15 | 2026-05-15 | 28 | 34.5 | 38.3 | 111
28229 - PIAZZA PPTO C | P - 51 | Tremie 1/2" | Concreto | Pilote kelly torre 1 # 28 | 2026-04-17 | 2026-05-15 | 2026-05-15 | 28 | 34.5 | 39.2 | 113.6
28229 - PIAZZA PPTO C | P - 51 | Tremie 1/2" | Concreto | Pilote kelly torre 1 # 28 | 2026-04-17 | 2026-05-01 | 2026-05-05 | 14 | 34.5 | 32.1 | 93
28229 - PIAZZA PPTO C | P - 51 | Tremie 1/2" | Concreto | Pilote kelly torre 1 # 28 | 2026-04-17 | 2026-05-01 | 2026-05-05 | 14 | 34.5 | 31.3 | 90.7
28229 - PIAZZA PPTO C | P - 51 | Tremie 1/2" | Concreto | Pilote kelly torre 1 # 28 | 2026-04-17 | 2026-04-24 | 2026-04-24 | 7 | 34.5 | 27.8 | 80.6
28229 - PIAZZA PPTO C | P - 51 | Tremie 1/2" | Concreto | Pilote kelly torre 1 # 28 | 2026-04-17 | 2026-04-24 | 2026-04-24 | 7 | 34.5 | 27.1 | 78.6
28229 - PIAZZA PPTO C | P - 51 | Tremie 1/2" | Concreto | Pilote kelly torre 1 # 28 | 2026-04-17 | 2026-04-21 | 2026-04-23 | 4 | 34.5 | 23.4 | 67.8
28229 - PIAZZA PPTO C | P - 51 | Tremie 1/2" | Concreto | Pilote kelly torre 1 # 28 | 2026-04-17 | 2026-04-21 | 2026-04-23 | 4 | 34.5 | 22.5 | 65.2
28229 - PIAZZA PPTO C | P - 52 | Tremie 1/2" | Concreto | Pilote kelly torre 1 # 19 | 2026-04-18 | 2026-05-16 | 2026-05-20 | 28 | 34.5 | 38.5 | 111.6
28229 - PIAZZA PPTO C | P - 52 | Tremie 1/2" | Concreto | Pilote kelly torre 1 # 19 | 2026-04-18 | 2026-05-16 | 2026-05-20 | 28 | 34.5 | 37.7 | 109.3
28229 - PIAZZA PPTO C | P - 52 | Tremie 1/2" | Concreto | Pilote kelly torre 1 # 19 | 2026-04-18 | 2026-05-16 | 2026-05-20 | 28 | 34.5 | 38 | 110.1
28229 - PIAZZA PPTO C | P - 52 | Tremie 1/2" | Concreto | Pilote kelly torre 1 # 19 | 2026-04-18 | 2026-05-02 | 2026-05-05 | 14 | 34.5 | 32.5 | 94.2
28229 - PIAZZA PPTO C | P - 52 | Tremie 1/2" | Concreto | Pilote kelly torre 1 # 19 | 2026-04-18 | 2026-05-02 | 2026-05-05 | 14 | 34.5 | 32.2 | 93.3
28229 - PIAZZA PPTO C | P - 52 | Tremie 1/2" | Concreto | Pilote kelly torre 1 # 19 | 2026-04-18 | 2026-04-25 | 2026-04-28 | 7 | 34.5 | 22.4 | 64.9
28229 - PIAZZA PPTO C | P - 52 | Tremie 1/2" | Concreto | Pilote kelly torre 1 # 19 | 2026-04-18 | 2026-04-25 | 2026-04-28 | 7 | 34.5 | 22.7 | 65.8
28229 - PIAZZA PPTO C | P - 52 | Tremie 1/2" | Concreto | Pilote kelly torre 1 # 19 | 2026-04-18 | 2026-04-21 | 2026-04-24 | 3 | 34.5 | 18.2 | 52.8
28229 - PIAZZA PPTO C | P - 52 | Tremie 1/2" | Concreto | Pilote kelly torre 1 # 19 | 2026-04-18 | 2026-04-21 | 2026-04-24 | 3 | 34.5 | 17.7 | 51.3
28229 - PIAZZA PPTO C | P - 53 | Tremie 1" | Concreto | Pilote kelly zonas comunes # 12 y pantalla tramo M-04 plazoleta | 2026-04-18 | 2026-05-16 | 2026-05-20 | 28 | 27.6 | 29.3 | 106.2
28229 - PIAZZA PPTO C | P - 53 | Tremie 1" | Concreto | Pilote kelly zonas comunes # 12 y pantalla tramo M-04 plazoleta | 2026-04-18 | 2026-05-16 | 2026-05-20 | 28 | 27.6 | 30.2 | 109.4
28229 - PIAZZA PPTO C | P - 53 | Tremie 1" | Concreto | Pilote kelly zonas comunes # 12 y pantalla tramo M-04 plazoleta | 2026-04-18 | 2026-05-16 | 2026-05-20 | 28 | 27.6 | 29 | 105.1
28229 - PIAZZA PPTO C | P - 53 | Tremie 1" | Concreto | Pilote kelly zonas comunes # 12 y pantalla tramo M-04 plazoleta | 2026-04-18 | 2026-05-02 | 2026-05-05 | 14 | 27.6 | 24.9 | 90.2
28229 - PIAZZA PPTO C | P - 53 | Tremie 1" | Concreto | Pilote kelly zonas comunes # 12 y pantalla tramo M-04 plazoleta | 2026-04-18 | 2026-05-02 | 2026-05-05 | 14 | 27.6 | 24.2 | 87.7
28229 - PIAZZA PPTO C | P - 53 | Tremie 1" | Concreto | Pilote kelly zonas comunes # 12 y pantalla tramo M-04 plazoleta | 2026-04-18 | 2026-04-25 | 2026-04-28 | 7 | 27.6 | 19.6 | 71
28229 - PIAZZA PPTO C | P - 53 | Tremie 1" | Concreto | Pilote kelly zonas comunes # 12 y pantalla tramo M-04 plazoleta | 2026-04-18 | 2026-04-25 | 2026-04-28 | 7 | 27.6 | 19 | 68.8
28229 - PIAZZA PPTO C | P - 53 | Tremie 1" | Concreto | Pilote kelly zonas comunes # 12 y pantalla tramo M-04 plazoleta | 2026-04-18 | 2026-04-21 | 2026-04-24 | 3 | 27.6 | 16 | 58
28229 - PIAZZA PPTO C | P - 53 | Tremie 1" | Concreto | Pilote kelly zonas comunes # 12 y pantalla tramo M-04 plazoleta | 2026-04-18 | 2026-04-21 | 2026-04-24 | 3 | 27.6 | 15.4 | 55.8
28229 - PIAZZA PPTO C | P - 54 | Tremie 1/2" | Concreto | Pilotes kelly torre 1 # 43 | 2026-04-20 | 2026-05-18 | 2026-05-20 | 28 | 34.5 | 37.9 | 109.9
28229 - PIAZZA PPTO C | P - 54 | Tremie 1/2" | Concreto | Pilotes kelly torre 1 # 43 | 2026-04-20 | 2026-05-18 | 2026-05-20 | 28 | 34.5 | 37 | 107.2
28229 - PIAZZA PPTO C | P - 54 | Tremie 1/2" | Concreto | Pilotes kelly torre 1 # 43 | 2026-04-20 | 2026-05-18 | 2026-05-20 | 28 | 34.5 | 37.4 | 108.4
28229 - PIAZZA PPTO C | P - 54 | Tremie 1/2" | Concreto | Pilotes kelly torre 1 # 43 | 2026-04-20 | 2026-05-04 | 2026-05-06 | 14 | 34.5 | 32.6 | 94.5
28229 - PIAZZA PPTO C | P - 54 | Tremie 1/2" | Concreto | Pilotes kelly torre 1 # 43 | 2026-04-20 | 2026-05-04 | 2026-05-06 | 14 | 34.5 | 33 | 95.7
28229 - PIAZZA PPTO C | P - 54 | Tremie 1/2" | Concreto | Pilotes kelly torre 1 # 43 | 2026-04-20 | 2026-04-27 | 2026-04-28 | 7 | 34.5 | 28.1 | 81.4
28229 - PIAZZA PPTO C | P - 54 | Tremie 1/2" | Concreto | Pilotes kelly torre 1 # 43 | 2026-04-20 | 2026-04-27 | 2026-04-28 | 7 | 34.5 | 28.3 | 82
28229 - PIAZZA PPTO C | P - 54 | Tremie 1/2" | Concreto | Pilotes kelly torre 1 # 43 | 2026-04-20 | 2026-04-23 | 2026-04-28 | 3 | 34.5 | 20.8 | 60.3
28229 - PIAZZA PPTO C | P - 54 | Tremie 1/2" | Concreto | Pilotes kelly torre 1 # 43 | 2026-04-20 | 2026-04-23 | 2026-04-28 | 3 | 34.5 | 20.2 | 58.6
28229 - PIAZZA PPTO C | P - 56 | Tremie 1/2" | Concreto | Pilotes kelly torre 1 # 29 | 2026-04-21 | 2026-05-19 | 2026-05-20 | 28 | 34.5 | 37.6 | 109
28229 - PIAZZA PPTO C | P - 56 | Tremie 1/2" | Concreto | Pilotes kelly torre 1 # 29 | 2026-04-21 | 2026-05-19 | 2026-05-20 | 28 | 34.5 | 36.6 | 106.1
28229 - PIAZZA PPTO C | P - 56 | Tremie 1/2" | Concreto | Pilotes kelly torre 1 # 29 | 2026-04-21 | 2026-05-19 | 2026-05-20 | 28 | 34.5 | 37.1 | 107.5
28229 - PIAZZA PPTO C | P - 56 | Tremie 1/2" | Concreto | Pilotes kelly torre 1 # 29 | 2026-04-21 | 2026-05-05 | 2026-05-06 | 14 | 34.5 | 32.3 | 93.6
28229 - PIAZZA PPTO C | P - 56 | Tremie 1/2" | Concreto | Pilotes kelly torre 1 # 29 | 2026-04-21 | 2026-05-05 | 2026-05-06 | 14 | 34.5 | 31.7 | 91.9
28229 - PIAZZA PPTO C | P - 56 | Tremie 1/2" | Concreto | Pilotes kelly torre 1 # 29 | 2026-04-21 | 2026-04-28 | 2026-04-28 | 7 | 34.5 | 25.7 | 74.5
28229 - PIAZZA PPTO C | P - 56 | Tremie 1/2" | Concreto | Pilotes kelly torre 1 # 29 | 2026-04-21 | 2026-04-28 | 2026-04-28 | 7 | 34.5 | 25.9 | 75.1
28229 - PIAZZA PPTO C | P - 56 | Tremie 1/2" | Concreto | Pilotes kelly torre 1 # 29 | 2026-04-21 | 2026-04-24 | 2026-04-28 | 3 | 34.5 | 18.4 | 53.3
28229 - PIAZZA PPTO C | P - 56 | Tremie 1/2" | Concreto | Pilotes kelly torre 1 # 29 | 2026-04-21 | 2026-04-24 | 2026-04-28 | 3 | 34.5 | 18.1 | 52.5
28229 - PIAZZA PPTO C | P - 57 | Tremie 1/2 | Concreto | Pilotes kelly torre 2 # 23 pilotes kelly # 14 | 2026-04-21 | 2026-05-19 | 2026-05-20 | 28 | 34.5 | 37.6 | 109
28229 - PIAZZA PPTO C | P - 57 | Tremie 1/2 | Concreto | Pilotes kelly torre 2 # 23 pilotes kelly # 14 | 2026-04-21 | 2026-05-19 | 2026-05-20 | 28 | 34.5 | 37.3 | 108.1
28229 - PIAZZA PPTO C | P - 57 | Tremie 1/2 | Concreto | Pilotes kelly torre 2 # 23 pilotes kelly # 14 | 2026-04-21 | 2026-05-19 | 2026-05-20 | 28 | 34.5 | 36.9 | 107
28229 - PIAZZA PPTO C | P - 57 | Tremie 1/2 | Concreto | Pilotes kelly torre 2 # 23 pilotes kelly # 14 | 2026-04-21 | 2026-05-05 | 2026-05-06 | 14 | 34.5 | 33.1 | 95.9
28229 - PIAZZA PPTO C | P - 57 | Tremie 1/2 | Concreto | Pilotes kelly torre 2 # 23 pilotes kelly # 14 | 2026-04-21 | 2026-05-05 | 2026-05-06 | 14 | 34.5 | 32.5 | 94.2
28229 - PIAZZA PPTO C | P - 57 | Tremie 1/2 | Concreto | Pilotes kelly torre 2 # 23 pilotes kelly # 14 | 2026-04-21 | 2026-04-28 | 2026-04-28 | 7 | 34.5 | 29.4 | 85.2
28229 - PIAZZA PPTO C | P - 57 | Tremie 1/2 | Concreto | Pilotes kelly torre 2 # 23 pilotes kelly # 14 | 2026-04-21 | 2026-04-28 | 2026-04-28 | 7 | 34.5 | 29.1 | 84.3
28229 - PIAZZA PPTO C | P - 57 | Tremie 1/2 | Concreto | Pilotes kelly torre 2 # 23 pilotes kelly # 14 | 2026-04-21 | 2026-04-24 | 2026-04-28 | 3 | 34.5 | 17.2 | 49.9
28229 - PIAZZA PPTO C | P - 57 | Tremie 1/2 | Concreto | Pilotes kelly torre 2 # 23 pilotes kelly # 14 | 2026-04-21 | 2026-04-24 | 2026-04-28 | 3 | 34.5 | 16.6 | 48.1
28229 - PIAZZA PPTO C | P - 58 | Tremie 1/2" | Concreto | Pilotes kelly torre 1 # 36 | 2026-04-21 | 2026-05-19 | 2026-05-20 | 28 | 34.5 | 37.8 | 109.6
28229 - PIAZZA PPTO C | P - 58 | Tremie 1/2" | Concreto | Pilotes kelly torre 1 # 36 | 2026-04-21 | 2026-05-19 | 2026-05-20 | 28 | 34.5 | 36.8 | 106.7
28229 - PIAZZA PPTO C | P - 58 | Tremie 1/2" | Concreto | Pilotes kelly torre 1 # 36 | 2026-04-21 | 2026-05-19 | 2026-05-20 | 28 | 34.5 | 37.4 | 108.4
28229 - PIAZZA PPTO C | P - 58 | Tremie 1/2" | Concreto | Pilotes kelly torre 1 # 36 | 2026-04-21 | 2026-05-05 | 2026-05-06 | 14 | 34.5 | 28.8 | 83.5
28229 - PIAZZA PPTO C | P - 58 | Tremie 1/2" | Concreto | Pilotes kelly torre 1 # 36 | 2026-04-21 | 2026-05-05 | 2026-05-06 | 14 | 34.5 | 28.6 | 82.9
28229 - PIAZZA PPTO C | P - 58 | Tremie 1/2" | Concreto | Pilotes kelly torre 1 # 36 | 2026-04-21 | 2026-04-28 | 2026-04-28 | 7 | 34.5 | 20.9 | 60.6
28229 - PIAZZA PPTO C | P - 58 | Tremie 1/2" | Concreto | Pilotes kelly torre 1 # 36 | 2026-04-21 | 2026-04-28 | 2026-04-28 | 7 | 34.5 | 21.1 | 61.2
28229 - PIAZZA PPTO C | P - 58 | Tremie 1/2" | Concreto | Pilotes kelly torre 1 # 36 | 2026-04-21 | 2026-04-24 | 2026-04-28 | 3 | 34.5 | 14.5 | 42
28229 - PIAZZA PPTO C | P - 58 | Tremie 1/2" | Concreto | Pilotes kelly torre 1 # 36 | 2026-04-21 | 2026-04-24 | 2026-04-28 | 3 | 34.5 | 14.4 | 41.7
28229 - PIAZZA PPTO C | P - 59 | Tremie 1" | Concreto | Pilote Kelly zonas comunes # 15 | 2026-04-22 | 2026-05-20 | 2026-05-20 | 28 | 27.6 | 37.1 | 134.4
28229 - PIAZZA PPTO C | P - 59 | Tremie 1" | Concreto | Pilote Kelly zonas comunes # 15 | 2026-04-22 | 2026-05-20 | 2026-05-20 | 28 | 27.6 | 36.9 | 133.7
28229 - PIAZZA PPTO C | P - 59 | Tremie 1" | Concreto | Pilote Kelly zonas comunes # 15 | 2026-04-22 | 2026-05-20 | 2026-05-20 | 28 | 27.6 | 37.7 | 136.6
28229 - PIAZZA PPTO C | P - 59 | Tremie 1" | Concreto | Pilote Kelly zonas comunes # 15 | 2026-04-22 | 2026-05-06 | 2026-05-06 | 14 | 27.6 | 30.6 | 110.9
28229 - PIAZZA PPTO C | P - 59 | Tremie 1" | Concreto | Pilote Kelly zonas comunes # 15 | 2026-04-22 | 2026-05-06 | 2026-05-06 | 14 | 27.6 | 30.9 | 112
28229 - PIAZZA PPTO C | P - 59 | Tremie 1" | Concreto | Pilote Kelly zonas comunes # 15 | 2026-04-22 | 2026-04-29 | 2026-04-29 | 7 | 27.6 | 27.1 | 98.2
28229 - PIAZZA PPTO C | P - 59 | Tremie 1" | Concreto | Pilote Kelly zonas comunes # 15 | 2026-04-22 | 2026-04-29 | 2026-04-29 | 7 | 27.6 | 26.7 | 96.7
28229 - PIAZZA PPTO C | P - 59 | Tremie 1" | Concreto | Pilote Kelly zonas comunes # 15 | 2026-04-22 | 2026-04-25 | 2026-04-28 | 3 | 27.6 | 23.1 | 83.7
28229 - PIAZZA PPTO C | P - 59 | Tremie 1" | Concreto | Pilote Kelly zonas comunes # 15 | 2026-04-22 | 2026-04-25 | 2026-04-28 | 3 | 27.6 | 22.8 | 82.6
28229 - PIAZZA PPTO C | P - 60 | Tremie 1/2" | Concreto | Pilote Kelly Torre 2 # 32 | 2026-04-22 | 2026-05-20 | 2026-05-20 | 28 | 34.5 | 45 | 130.4
28229 - PIAZZA PPTO C | P - 60 | Tremie 1/2" | Concreto | Pilote Kelly Torre 2 # 32 | 2026-04-22 | 2026-05-20 | 2026-05-20 | 28 | 34.5 | 45.9 | 133
28229 - PIAZZA PPTO C | P - 60 | Tremie 1/2" | Concreto | Pilote Kelly Torre 2 # 32 | 2026-04-22 | 2026-05-20 | 2026-05-20 | 28 | 34.5 | 47.5 | 137.7
28229 - PIAZZA PPTO C | P - 60 | Tremie 1/2" | Concreto | Pilote Kelly Torre 2 # 32 | 2026-04-22 | 2026-05-06 | 2026-05-06 | 14 | 34.5 | 38.1 | 110.4
28229 - PIAZZA PPTO C | P - 60 | Tremie 1/2" | Concreto | Pilote Kelly Torre 2 # 32 | 2026-04-22 | 2026-05-06 | 2026-05-06 | 14 | 34.5 | 39.2 | 113.6
28229 - PIAZZA PPTO C | P - 60 | Tremie 1/2" | Concreto | Pilote Kelly Torre 2 # 32 | 2026-04-22 | 2026-04-29 | 2026-04-29 | 7 | 34.5 | 32.3 | 93.6
28229 - PIAZZA PPTO C | P - 60 | Tremie 1/2" | Concreto | Pilote Kelly Torre 2 # 32 | 2026-04-22 | 2026-04-29 | 2026-04-29 | 7 | 34.5 | 32 | 92.8
28229 - PIAZZA PPTO C | P - 60 | Tremie 1/2" | Concreto | Pilote Kelly Torre 2 # 32 | 2026-04-22 | 2026-04-25 | 2026-04-28 | 3 | 34.5 | 27.2 | 78.8
28229 - PIAZZA PPTO C | P - 60 | Tremie 1/2" | Concreto | Pilote Kelly Torre 2 # 32 | 2026-04-22 | 2026-04-25 | 2026-04-28 | 3 | 34.5 | 26.4 | 76.5
28229 - PIAZZA PPTO C | P - 61 | Tremie 1/2" | Concreto | Pilote Kelly # 44 Torre 1 | 2026-04-22 | 2026-05-20 | 2026-05-20 | 28 | 34.5 | 44.2 | 128.1
28229 - PIAZZA PPTO C | P - 61 | Tremie 1/2" | Concreto | Pilote Kelly # 44 Torre 1 | 2026-04-22 | 2026-05-20 | 2026-05-20 | 28 | 34.5 | 45.8 | 132.8
28229 - PIAZZA PPTO C | P - 61 | Tremie 1/2" | Concreto | Pilote Kelly # 44 Torre 1 | 2026-04-22 | 2026-05-20 | 2026-05-20 | 28 | 34.5 | 44.3 | 128.4
28229 - PIAZZA PPTO C | P - 61 | Tremie 1/2" | Concreto | Pilote Kelly # 44 Torre 1 | 2026-04-22 | 2026-05-06 | 2026-05-06 | 14 | 34.5 | 38.1 | 110.4
28229 - PIAZZA PPTO C | P - 61 | Tremie 1/2" | Concreto | Pilote Kelly # 44 Torre 1 | 2026-04-22 | 2026-05-06 | 2026-05-06 | 14 | 34.5 | 37.4 | 108.4
28229 - PIAZZA PPTO C | P - 61 | Tremie 1/2" | Concreto | Pilote Kelly # 44 Torre 1 | 2026-04-22 | 2026-04-29 | 2026-04-29 | 7 | 34.5 | 30.2 | 87.5
28229 - PIAZZA PPTO C | P - 61 | Tremie 1/2" | Concreto | Pilote Kelly # 44 Torre 1 | 2026-04-22 | 2026-04-29 | 2026-04-29 | 7 | 34.5 | 29.3 | 84.9
28229 - PIAZZA PPTO C | P - 61 | Tremie 1/2" | Concreto | Pilote Kelly # 44 Torre 1 | 2026-04-22 | 2026-04-25 | 2026-04-28 | 3 | 34.5 | 24.8 | 71.9
28229 - PIAZZA PPTO C | P - 61 | Tremie 1/2" | Concreto | Pilote Kelly # 44 Torre 1 | 2026-04-22 | 2026-04-25 | 2026-04-28 | 3 | 34.5 | 24 | 69.6
28229 - PIAZZA PPTO C | P - 63 | Tremie 1/2" | Concreto | Pilote Kelly Torre 2 # 49 y pilote Kelly # 51 | 2026-04-23 | 2026-05-21 | 2026-05-22 | 28 | 34.5 | 44.8 | 129.9
28229 - PIAZZA PPTO C | P - 63 | Tremie 1/2" | Concreto | Pilote Kelly Torre 2 # 49 y pilote Kelly # 51 | 2026-04-23 | 2026-05-21 | 2026-05-22 | 28 | 34.5 | 45.2 | 131
28229 - PIAZZA PPTO C | P - 63 | Tremie 1/2" | Concreto | Pilote Kelly Torre 2 # 49 y pilote Kelly # 51 | 2026-04-23 | 2026-05-21 | 2026-05-22 | 28 | 34.5 | 43.9 | 127.2
28229 - PIAZZA PPTO C | P - 63 | Tremie 1/2" | Concreto | Pilote Kelly Torre 2 # 49 y pilote Kelly # 51 | 2026-04-23 | 2026-05-07 | 2026-05-08 | 14 | 34.5 | 36.4 | 105.5
28229 - PIAZZA PPTO C | P - 63 | Tremie 1/2" | Concreto | Pilote Kelly Torre 2 # 49 y pilote Kelly # 51 | 2026-04-23 | 2026-05-07 | 2026-05-08 | 14 | 34.5 | 36.9 | 107
28229 - PIAZZA PPTO C | P - 63 | Tremie 1/2" | Concreto | Pilote Kelly Torre 2 # 49 y pilote Kelly # 51 | 2026-04-23 | 2026-04-30 | 2026-04-30 | 7 | 34.5 | 31.3 | 90.7
28229 - PIAZZA PPTO C | P - 63 | Tremie 1/2" | Concreto | Pilote Kelly Torre 2 # 49 y pilote Kelly # 51 | 2026-04-23 | 2026-04-30 | 2026-04-30 | 7 | 34.5 | 30.9 | 89.6
28229 - PIAZZA PPTO C | P - 63 | Tremie 1/2" | Concreto | Pilote Kelly Torre 2 # 49 y pilote Kelly # 51 | 2026-04-23 | 2026-04-26 | 2026-04-28 | 3 | 34.5 | 26 | 75.4
28229 - PIAZZA PPTO C | P - 63 | Tremie 1/2" | Concreto | Pilote Kelly Torre 2 # 49 y pilote Kelly # 51 | 2026-04-23 | 2026-04-26 | 2026-04-28 | 3 | 34.5 | 26.3 | 76.2
28229 - PIAZZA PPTO C | P - 64 | Tremie 1" | Concreto | Zonas comunes pilote Kelly # 07 | 2026-04-23 | 2026-05-21 | 2026-05-22 | 28 | 27.6 | 32.9 | 119.2
28229 - PIAZZA PPTO C | P - 64 | Tremie 1" | Concreto | Zonas comunes pilote Kelly # 07 | 2026-04-23 | 2026-05-21 | 2026-05-22 | 28 | 27.6 | 32.4 | 117.4
28229 - PIAZZA PPTO C | P - 64 | Tremie 1" | Concreto | Zonas comunes pilote Kelly # 07 | 2026-04-23 | 2026-05-21 | 2026-05-22 | 28 | 27.6 | 33.4 | 121
28229 - PIAZZA PPTO C | P - 64 | Tremie 1" | Concreto | Zonas comunes pilote Kelly # 07 | 2026-04-23 | 2026-05-07 | 2026-05-08 | 14 | 27.6 | 27.9 | 101.1
28229 - PIAZZA PPTO C | P - 64 | Tremie 1" | Concreto | Zonas comunes pilote Kelly # 07 | 2026-04-23 | 2026-05-07 | 2026-05-08 | 14 | 27.6 | 27.7 | 100.4
28229 - PIAZZA PPTO C | P - 64 | Tremie 1" | Concreto | Zonas comunes pilote Kelly # 07 | 2026-04-23 | 2026-04-30 | 2026-04-30 | 7 | 27.6 | 24.5 | 88.8
28229 - PIAZZA PPTO C | P - 64 | Tremie 1" | Concreto | Zonas comunes pilote Kelly # 07 | 2026-04-23 | 2026-04-30 | 2026-04-30 | 7 | 27.6 | 23.8 | 86.2
28229 - PIAZZA PPTO C | P - 64 | Tremie 1" | Concreto | Zonas comunes pilote Kelly # 07 | 2026-04-23 | 2026-04-26 | 2026-04-28 | 3 | 27.6 | 20.9 | 75.7
28229 - PIAZZA PPTO C | P - 64 | Tremie 1" | Concreto | Zonas comunes pilote Kelly # 07 | 2026-04-23 | 2026-04-26 | 2026-04-28 | 3 | 27.6 | 20.2 | 73.2
28229 - PIAZZA PPTO C | P - 66 | Tremie 1/2" | Concreto | Pilote Kelly Torre 1 # 51 | 2026-04-23 | 2026-05-21 | 2026-05-22 | 28 | 34.5 | 47 | 136.2
28229 - PIAZZA PPTO C | P - 66 | Tremie 1/2" | Concreto | Pilote Kelly Torre 1 # 51 | 2026-04-23 | 2026-05-21 | 2026-05-22 | 28 | 34.5 | 46.9 | 135.9
28229 - PIAZZA PPTO C | P - 66 | Tremie 1/2" | Concreto | Pilote Kelly Torre 1 # 51 | 2026-04-23 | 2026-05-21 | 2026-05-22 | 28 | 34.5 | 47.4 | 137.4
28229 - PIAZZA PPTO C | P - 66 | Tremie 1/2" | Concreto | Pilote Kelly Torre 1 # 51 | 2026-04-23 | 2026-05-07 | 2026-05-08 | 14 | 34.5 | 38.8 | 112.5
28229 - PIAZZA PPTO C | P - 66 | Tremie 1/2" | Concreto | Pilote Kelly Torre 1 # 51 | 2026-04-23 | 2026-05-07 | 2026-05-08 | 14 | 34.5 | 39.3 | 113.9
28229 - PIAZZA PPTO C | P - 66 | Tremie 1/2" | Concreto | Pilote Kelly Torre 1 # 51 | 2026-04-23 | 2026-04-30 | 2026-04-30 | 7 | 34.5 | 32.9 | 95.4
28229 - PIAZZA PPTO C | P - 66 | Tremie 1/2" | Concreto | Pilote Kelly Torre 1 # 51 | 2026-04-23 | 2026-04-30 | 2026-04-30 | 7 | 34.5 | 33.3 | 96.5
28229 - PIAZZA PPTO C | P - 66 | Tremie 1/2" | Concreto | Pilote Kelly Torre 1 # 51 | 2026-04-23 | 2026-04-26 | 2026-04-28 | 3 | 34.5 | 28.1 | 81.4
28229 - PIAZZA PPTO C | P - 66 | Tremie 1/2" | Concreto | Pilote Kelly Torre 1 # 51 | 2026-04-23 | 2026-04-26 | 2026-04-28 | 3 | 34.5 | 28.4 | 82.3
28229 - PIAZZA PPTO C | P - 71 | Tremie 1" | Concreto | Zonas comunes pilote Kelly # 03 | 2026-04-25 | 2026-05-23 | 2026-05-26 | 28 | 27.6 | 28.3 | 102.5
28229 - PIAZZA PPTO C | P - 71 | Tremie 1" | Concreto | Zonas comunes pilote Kelly # 03 | 2026-04-25 | 2026-05-23 | 2026-05-26 | 28 | 27.6 | 27.6 | 100
28229 - PIAZZA PPTO C | P - 71 | Tremie 1" | Concreto | Zonas comunes pilote Kelly # 03 | 2026-04-25 | 2026-05-23 | 2026-05-26 | 28 | 27.6 | 29.1 | 105.4
28229 - PIAZZA PPTO C | P - 71 | Tremie 1" | Concreto | Zonas comunes pilote Kelly # 03 | 2026-04-25 | 2026-05-09 | 2026-05-12 | 14 | 27.6 | 23.9 | 86.6
28229 - PIAZZA PPTO C | P - 71 | Tremie 1" | Concreto | Zonas comunes pilote Kelly # 03 | 2026-04-25 | 2026-05-09 | 2026-05-12 | 14 | 27.6 | 25 | 90.6
28229 - PIAZZA PPTO C | P - 71 | Tremie 1" | Concreto | Zonas comunes pilote Kelly # 03 | 2026-04-25 | 2026-05-02 | 2026-05-05 | 7 | 27.6 | 19.4 | 70.3
28229 - PIAZZA PPTO C | P - 71 | Tremie 1" | Concreto | Zonas comunes pilote Kelly # 03 | 2026-04-25 | 2026-05-02 | 2026-05-05 | 7 | 27.6 | 19.7 | 71.4
28229 - PIAZZA PPTO C | P - 71 | Tremie 1" | Concreto | Zonas comunes pilote Kelly # 03 | 2026-04-25 | 2026-04-28 | 2026-04-29 | 3 | 27.6 | 14.2 | 51.4
28229 - PIAZZA PPTO C | P - 71 | Tremie 1" | Concreto | Zonas comunes pilote Kelly # 03 | 2026-04-25 | 2026-04-28 | 2026-04-29 | 3 | 27.6 | 14 | 50.7
28229 - PIAZZA PPTO C | P - 83 | Tremie 1" | Concreto | Zonas comunes pilote Kelly #100 | 2026-05-02 | 2026-05-30 | 2026-06-01 | 28 | 27.6 | 36.1 | 130.8
28229 - PIAZZA PPTO C | P - 83 | Tremie 1" | Concreto | Zonas comunes pilote Kelly #100 | 2026-05-02 | 2026-05-30 | 2026-06-01 | 28 | 27.6 | 36.2 | 131.2
28229 - PIAZZA PPTO C | P - 83 | Tremie 1" | Concreto | Zonas comunes pilote Kelly #100 | 2026-05-02 | 2026-05-30 | 2026-06-01 | 28 | 27.6 | 35.6 | 129
28229 - PIAZZA PPTO C | P - 83 | Tremie 1" | Concreto | Zonas comunes pilote Kelly #100 | 2026-05-02 | 2026-05-16 | 2026-05-20 | 14 | 27.6 | 30 | 108.7
28229 - PIAZZA PPTO C | P - 83 | Tremie 1" | Concreto | Zonas comunes pilote Kelly #100 | 2026-05-02 | 2026-05-16 | 2026-05-20 | 14 | 27.6 | 29.7 | 107.6
28229 - PIAZZA PPTO C | P - 83 | Tremie 1" | Concreto | Zonas comunes pilote Kelly #100 | 2026-05-02 | 2026-05-09 | 2026-05-12 | 7 | 27.6 | 25.9 | 93.8
28229 - PIAZZA PPTO C | P - 83 | Tremie 1" | Concreto | Zonas comunes pilote Kelly #100 | 2026-05-02 | 2026-05-09 | 2026-05-12 | 7 | 27.6 | 25.6 | 92.8
28229 - PIAZZA PPTO C | P - 83 | Tremie 1" | Concreto | Zonas comunes pilote Kelly #100 | 2026-05-02 | 2026-05-05 | 2026-05-08 | 3 | 27.6 | 18.7 | 67.8
28229 - PIAZZA PPTO C | P - 83 | Tremie 1" | Concreto | Zonas comunes pilote Kelly #100 | 2026-05-02 | 2026-05-05 | 2026-05-08 | 3 | 27.6 | 18.2 | 65.9
28229 - PIAZZA PPTO C | P - 84 | Tremie 1/2" | Concreto | Pilote kelly torre 2 #18 | 2026-05-02 | 2026-05-30 | 2026-06-01 | 28 | 34.5 | 50.2 | 145.5
28229 - PIAZZA PPTO C | P - 84 | Tremie 1/2" | Concreto | Pilote kelly torre 2 #18 | 2026-05-02 | 2026-05-30 | 2026-06-01 | 28 | 34.5 | 50.4 | 146.1
28229 - PIAZZA PPTO C | P - 84 | Tremie 1/2" | Concreto | Pilote kelly torre 2 #18 | 2026-05-02 | 2026-05-30 | 2026-06-01 | 28 | 34.5 | 49.4 | 143.2
28229 - PIAZZA PPTO C | P - 84 | Tremie 1/2" | Concreto | Pilote kelly torre 2 #18 | 2026-05-02 | 2026-05-16 | 2026-05-20 | 14 | 34.5 | 41.4 | 120
28229 - PIAZZA PPTO C | P - 84 | Tremie 1/2" | Concreto | Pilote kelly torre 2 #18 | 2026-05-02 | 2026-05-16 | 2026-05-20 | 14 | 34.5 | 41 | 118.8
28229 - PIAZZA PPTO C | P - 84 | Tremie 1/2" | Concreto | Pilote kelly torre 2 #18 | 2026-05-02 | 2026-05-09 | 2026-05-12 | 7 | 34.5 | 34 | 98.6
28229 - PIAZZA PPTO C | P - 84 | Tremie 1/2" | Concreto | Pilote kelly torre 2 #18 | 2026-05-02 | 2026-05-09 | 2026-05-12 | 7 | 34.5 | 34.5 | 100
28229 - PIAZZA PPTO C | P - 84 | Tremie 1/2" | Concreto | Pilote kelly torre 2 #18 | 2026-05-02 | 2026-05-05 | 2026-05-08 | 3 | 34.5 | 27.6 | 80
28229 - PIAZZA PPTO C | P - 84 | Tremie 1/2" | Concreto | Pilote kelly torre 2 #18 | 2026-05-02 | 2026-05-05 | 2026-05-08 | 3 | 34.5 | 27.1 | 78.6
28229 - PIAZZA PPTO C | P - 85 | Tremie 1/2" | Concreto | Pilote Kelly torre 1 #32 | 2026-05-02 | 2026-05-30 | 2026-06-01 | 28 | 34.5 | 55.1 | 159.7
28229 - PIAZZA PPTO C | P - 85 | Tremie 1/2" | Concreto | Pilote Kelly torre 1 #32 | 2026-05-02 | 2026-05-30 | 2026-06-01 | 28 | 34.5 | 55.6 | 161.2
28229 - PIAZZA PPTO C | P - 85 | Tremie 1/2" | Concreto | Pilote Kelly torre 1 #32 | 2026-05-02 | 2026-05-30 | 2026-06-01 | 28 | 34.5 | 56.6 | 164.1
28229 - PIAZZA PPTO C | P - 85 | Tremie 1/2" | Concreto | Pilote Kelly torre 1 #32 | 2026-05-02 | 2026-05-16 | 2026-05-20 | 14 | 34.5 | 46.6 | 135.1
28229 - PIAZZA PPTO C | P - 85 | Tremie 1/2" | Concreto | Pilote Kelly torre 1 #32 | 2026-05-02 | 2026-05-16 | 2026-05-20 | 14 | 34.5 | 47.8 | 138.6
28229 - PIAZZA PPTO C | P - 85 | Tremie 1/2" | Concreto | Pilote Kelly torre 1 #32 | 2026-05-02 | 2026-05-09 | 2026-05-12 | 7 | 34.5 | 38.5 | 111.6
28229 - PIAZZA PPTO C | P - 85 | Tremie 1/2" | Concreto | Pilote Kelly torre 1 #32 | 2026-05-02 | 2026-05-09 | 2026-05-12 | 7 | 34.5 | 39.1 | 113.3
28229 - PIAZZA PPTO C | P - 85 | Tremie 1/2" | Concreto | Pilote Kelly torre 1 #32 | 2026-05-02 | 2026-05-05 | 2026-05-08 | 3 | 34.5 | 27.4 | 79.4
28229 - PIAZZA PPTO C | P - 85 | Tremie 1/2" | Concreto | Pilote Kelly torre 1 #32 | 2026-05-02 | 2026-05-05 | 2026-05-08 | 3 | 34.5 | 28 | 81.2
28229 - PIAZZA PPTO C | P - 87 | TREMIE 1/2" | Concreto | Pilote Kelly Torre 1 #37 | 2026-05-04 | 2026-06-01 | 2026-06-01 | 28 | 34.5 | 37.5 | 108.7
28229 - PIAZZA PPTO C | P - 87 | TREMIE 1/2" | Concreto | Pilote Kelly Torre 1 #37 | 2026-05-04 | 2026-06-01 | 2026-06-01 | 28 | 34.5 | 38.8 | 112.5
28229 - PIAZZA PPTO C | P - 87 | TREMIE 1/2" | Concreto | Pilote Kelly Torre 1 #37 | 2026-05-04 | 2026-06-01 | 2026-06-01 | 28 | 34.5 | 38.5 | 111.6
28229 - PIAZZA PPTO C | P - 87 | TREMIE 1/2" | Concreto | Pilote Kelly Torre 1 #37 | 2026-05-04 | 2026-05-18 | 2026-05-20 | 14 | 34.5 | 32.9 | 95.4
28229 - PIAZZA PPTO C | P - 87 | TREMIE 1/2" | Concreto | Pilote Kelly Torre 1 #37 | 2026-05-04 | 2026-05-18 | 2026-05-20 | 14 | 34.5 | 32.6 | 94.5
28229 - PIAZZA PPTO C | P - 87 | TREMIE 1/2" | Concreto | Pilote Kelly Torre 1 #37 | 2026-05-04 | 2026-05-11 | 2026-05-12 | 7 | 34.5 | 28.8 | 83.5
28229 - PIAZZA PPTO C | P - 87 | TREMIE 1/2" | Concreto | Pilote Kelly Torre 1 #37 | 2026-05-04 | 2026-05-11 | 2026-05-12 | 7 | 34.5 | 28.6 | 82.9
28229 - PIAZZA PPTO C | P - 87 | TREMIE 1/2" | Concreto | Pilote Kelly Torre 1 #37 | 2026-05-04 | 2026-05-07 | 2026-05-12 | 3 | 34.5 | 23 | 66.7
28229 - PIAZZA PPTO C | P - 87 | TREMIE 1/2" | Concreto | Pilote Kelly Torre 1 #37 | 2026-05-04 | 2026-05-07 | 2026-05-12 | 3 | 34.5 | 22.5 | 65.2
28229 - PIAZZA PPTO C | P - 88 | TREMIE 1/2" | Concreto | Pilote Kelly Torre 2 #17 | 2026-05-04 | 2026-06-01 | 2026-06-01 | 28 | 34.5 | 46.3 | 134.2
28229 - PIAZZA PPTO C | P - 88 | TREMIE 1/2" | Concreto | Pilote Kelly Torre 2 #17 | 2026-05-04 | 2026-06-01 | 2026-06-01 | 28 | 34.5 | 45.7 | 132.5
28229 - PIAZZA PPTO C | P - 88 | TREMIE 1/2" | Concreto | Pilote Kelly Torre 2 #17 | 2026-05-04 | 2026-06-01 | 2026-06-01 | 28 | 34.5 | 46.6 | 135.1
28229 - PIAZZA PPTO C | P - 88 | TREMIE 1/2" | Concreto | Pilote Kelly Torre 2 #17 | 2026-05-04 | 2026-05-18 | 2026-05-20 | 14 | 34.5 | 38.7 | 112.2
28229 - PIAZZA PPTO C | P - 88 | TREMIE 1/2" | Concreto | Pilote Kelly Torre 2 #17 | 2026-05-04 | 2026-05-18 | 2026-05-20 | 14 | 34.5 | 38.4 | 111.3
28229 - PIAZZA PPTO C | P - 88 | TREMIE 1/2" | Concreto | Pilote Kelly Torre 2 #17 | 2026-05-04 | 2026-05-11 | 2026-05-12 | 7 | 34.5 | 33.8 | 98
28229 - PIAZZA PPTO C | P - 88 | TREMIE 1/2" | Concreto | Pilote Kelly Torre 2 #17 | 2026-05-04 | 2026-05-11 | 2026-05-12 | 7 | 34.5 | 34.2 | 99.1
28229 - PIAZZA PPTO C | P - 88 | TREMIE 1/2" | Concreto | Pilote Kelly Torre 2 #17 | 2026-05-04 | 2026-05-07 | 2026-05-12 | 3 | 34.5 | 22.6 | 65.5
28229 - PIAZZA PPTO C | P - 88 | TREMIE 1/2" | Concreto | Pilote Kelly Torre 2 #17 | 2026-05-04 | 2026-05-07 | 2026-05-12 | 3 | 34.5 | 22.2 | 64.3
28229 - PIAZZA PPTO C | P - 89 | TREMIE 1" | Concreto | Zona Comunes Pilote Kelly #94 y Pilote Kelly #98 | 2026-05-05 | 2026-06-02 | 2026-06-03 | 28 | 27.6 | 34.1 | 123.6
28229 - PIAZZA PPTO C | P - 89 | TREMIE 1" | Concreto | Zona Comunes Pilote Kelly #94 y Pilote Kelly #98 | 2026-05-05 | 2026-06-02 | 2026-06-03 | 28 | 27.6 | 34.4 | 124.6
28229 - PIAZZA PPTO C | P - 89 | TREMIE 1" | Concreto | Zona Comunes Pilote Kelly #94 y Pilote Kelly #98 | 2026-05-05 | 2026-06-02 | 2026-06-03 | 28 | 27.6 | 34.5 | 125
28229 - PIAZZA PPTO C | P - 89 | TREMIE 1" | Concreto | Zona Comunes Pilote Kelly #94 y Pilote Kelly #98 | 2026-05-05 | 2026-05-19 | 2026-05-20 | 14 | 27.6 | 28.9 | 104.7
28229 - PIAZZA PPTO C | P - 89 | TREMIE 1" | Concreto | Zona Comunes Pilote Kelly #94 y Pilote Kelly #98 | 2026-05-05 | 2026-05-19 | 2026-05-20 | 14 | 27.6 | 28.4 | 102.9
28229 - PIAZZA PPTO C | P - 89 | TREMIE 1" | Concreto | Zona Comunes Pilote Kelly #94 y Pilote Kelly #98 | 2026-05-05 | 2026-05-12 | 2026-05-13 | 7 | 27.6 | 24.2 | 87.7
28229 - PIAZZA PPTO C | P - 89 | TREMIE 1" | Concreto | Zona Comunes Pilote Kelly #94 y Pilote Kelly #98 | 2026-05-05 | 2026-05-12 | 2026-05-13 | 7 | 27.6 | 23.8 | 86.2
28229 - PIAZZA PPTO C | P - 89 | TREMIE 1" | Concreto | Zona Comunes Pilote Kelly #94 y Pilote Kelly #98 | 2026-05-05 | 2026-05-08 | 2026-05-12 | 3 | 27.6 | 16 | 58
28229 - PIAZZA PPTO C | P - 89 | TREMIE 1" | Concreto | Zona Comunes Pilote Kelly #94 y Pilote Kelly #98 | 2026-05-05 | 2026-05-08 | 2026-05-12 | 3 | 27.6 | 15.7 | 56.9
28229 - PIAZZA PPTO C | P - 90 | Tremie ½” | Concreto | Pilote Kelly Torre 1 # 33 | 2026-05-05 | 2026-06-02 | 2026-06-03 | 28 | 34.5 | 44.8 | 129.9
28229 - PIAZZA PPTO C | P - 90 | Tremie ½” | Concreto | Pilote Kelly Torre 1 # 33 | 2026-05-05 | 2026-06-02 | 2026-06-03 | 28 | 34.5 | 45.2 | 131
28229 - PIAZZA PPTO C | P - 90 | Tremie ½” | Concreto | Pilote Kelly Torre 1 # 33 | 2026-05-05 | 2026-06-02 | 2026-06-03 | 28 | 34.5 | 45.9 | 133
28229 - PIAZZA PPTO C | P - 90 | Tremie ½” | Concreto | Pilote Kelly Torre 1 # 33 | 2026-05-05 | 2026-05-19 | 2026-05-20 | 14 | 34.5 | 37.3 | 108.1
28229 - PIAZZA PPTO C | P - 90 | Tremie ½” | Concreto | Pilote Kelly Torre 1 # 33 | 2026-05-05 | 2026-05-19 | 2026-05-20 | 14 | 34.5 | 37.9 | 109.9
28229 - PIAZZA PPTO C | P - 90 | Tremie ½” | Concreto | Pilote Kelly Torre 1 # 33 | 2026-05-05 | 2026-05-12 | 2026-05-13 | 7 | 34.5 | 33.3 | 96.5
28229 - PIAZZA PPTO C | P - 90 | Tremie ½” | Concreto | Pilote Kelly Torre 1 # 33 | 2026-05-05 | 2026-05-12 | 2026-05-13 | 7 | 34.5 | 31.9 | 92.5
28229 - PIAZZA PPTO C | P - 90 | Tremie ½” | Concreto | Pilote Kelly Torre 1 # 33 | 2026-05-05 | 2026-05-08 | 2026-05-12 | 3 | 34.5 | 22.6 | 65.5
28229 - PIAZZA PPTO C | P - 90 | Tremie ½” | Concreto | Pilote Kelly Torre 1 # 33 | 2026-05-05 | 2026-05-08 | 2026-05-12 | 3 | 34.5 | 21.8 | 63.2
28229 - PIAZZA PPTO C | P - 91 | Tremie ½” | Concreto | Pilote Kelly Torre 2 # 08 | 2026-05-05 | 2026-06-02 | 2026-06-03 | 28 | 34.5 | 42.1 | 122
28229 - PIAZZA PPTO C | P - 91 | Tremie ½” | Concreto | Pilote Kelly Torre 2 # 08 | 2026-05-05 | 2026-06-02 | 2026-06-03 | 28 | 34.5 | 42.7 | 123.8
28229 - PIAZZA PPTO C | P - 91 | Tremie ½” | Concreto | Pilote Kelly Torre 2 # 08 | 2026-05-05 | 2026-06-02 | 2026-06-03 | 28 | 34.5 | 41.6 | 120.6
28229 - PIAZZA PPTO C | P - 91 | Tremie ½” | Concreto | Pilote Kelly Torre 2 # 08 | 2026-05-05 | 2026-05-19 | 2026-05-20 | 14 | 34.5 | 35.9 | 104.1
28229 - PIAZZA PPTO C | P - 91 | Tremie ½” | Concreto | Pilote Kelly Torre 2 # 08 | 2026-05-05 | 2026-05-19 | 2026-05-20 | 14 | 34.5 | 35.7 | 103.5
28229 - PIAZZA PPTO C | P - 91 | Tremie ½” | Concreto | Pilote Kelly Torre 2 # 08 | 2026-05-05 | 2026-05-12 | 2026-05-13 | 7 | 34.5 | 31.4 | 91
28229 - PIAZZA PPTO C | P - 91 | Tremie ½” | Concreto | Pilote Kelly Torre 2 # 08 | 2026-05-05 | 2026-05-12 | 2026-05-13 | 7 | 34.5 | 31.2 | 90.4
28229 - PIAZZA PPTO C | P - 91 | Tremie ½” | Concreto | Pilote Kelly Torre 2 # 08 | 2026-05-05 | 2026-05-08 | 2026-05-12 | 3 | 34.5 | 20.6 | 59.7
28229 - PIAZZA PPTO C | P - 91 | Tremie ½” | Concreto | Pilote Kelly Torre 2 # 08 | 2026-05-05 | 2026-05-08 | 2026-05-12 | 3 | 34.5 | 20.1 | 58.3
28229 - PIAZZA PPTO C | P - 92 | Tremie ½” | Concreto | Pilote Kelly Torre 1 # 34 | 2026-05-05 | 2026-06-02 | 2026-06-03 | 28 | 34.5 | 45.8 | 132.8
28229 - PIAZZA PPTO C | P - 92 | Tremie ½” | Concreto | Pilote Kelly Torre 1 # 34 | 2026-05-05 | 2026-06-02 | 2026-06-03 | 28 | 34.5 | 46.3 | 134.2
28229 - PIAZZA PPTO C | P - 92 | Tremie ½” | Concreto | Pilote Kelly Torre 1 # 34 | 2026-05-05 | 2026-06-02 | 2026-06-03 | 28 | 34.5 | 45.6 | 132.2
28229 - PIAZZA PPTO C | P - 92 | Tremie ½” | Concreto | Pilote Kelly Torre 1 # 34 | 2026-05-05 | 2026-05-19 | 2026-05-20 | 14 | 34.5 | 37.6 | 109
28229 - PIAZZA PPTO C | P - 92 | Tremie ½” | Concreto | Pilote Kelly Torre 1 # 34 | 2026-05-05 | 2026-05-19 | 2026-05-20 | 14 | 34.5 | 38 | 110.1
28229 - PIAZZA PPTO C | P - 92 | Tremie ½” | Concreto | Pilote Kelly Torre 1 # 34 | 2026-05-05 | 2026-05-12 | 2026-05-13 | 7 | 34.5 | 33.2 | 96.2
28229 - PIAZZA PPTO C | P - 92 | Tremie ½” | Concreto | Pilote Kelly Torre 1 # 34 | 2026-05-05 | 2026-05-12 | 2026-05-13 | 7 | 34.5 | 33.1 | 95.9
28229 - PIAZZA PPTO C | P - 92 | Tremie ½” | Concreto | Pilote Kelly Torre 1 # 34 | 2026-05-05 | 2026-05-08 | 2026-05-12 | 3 | 34.5 | 21.7 | 62.9
28229 - PIAZZA PPTO C | P - 92 | Tremie ½” | Concreto | Pilote Kelly Torre 1 # 34 | 2026-05-05 | 2026-05-08 | 2026-05-12 | 3 | 34.5 | 21.2 | 61.4
28229 - PIAZZA PPTO C | P-09 | Tremie 1/2" | Concreto | Pilote Kely torre 1 #46 y pilote Kely #40 | 2026-03-30 | 2026-04-27 | 2026-04-28 | 28 | 34.5 | 44.3 | 128.4
28229 - PIAZZA PPTO C | P-09 | Tremie 1/2" | Concreto | Pilote Kely torre 1 #46 y pilote Kely #40 | 2026-03-30 | 2026-04-27 | 2026-04-28 | 28 | 34.5 | 45.9 | 133
28229 - PIAZZA PPTO C | P-09 | Tremie 1/2" | Concreto | Pilote Kely torre 1 #46 y pilote Kely #40 | 2026-03-30 | 2026-04-27 | 2026-04-28 | 28 | 34.5 | 45.4 | 131.6
28229 - PIAZZA PPTO C | P-09 | Tremie 1/2" | Concreto | Pilote Kely torre 1 #46 y pilote Kely #40 | 2026-03-30 | 2026-04-13 | 2026-04-14 | 14 | 34.5 | 37.5 | 108.7
28229 - PIAZZA PPTO C | P-09 | Tremie 1/2" | Concreto | Pilote Kely torre 1 #46 y pilote Kely #40 | 2026-03-30 | 2026-04-13 | 2026-04-14 | 14 | 34.5 | 36.4 | 105.5
28229 - PIAZZA PPTO C | P-09 | Tremie 1/2" | Concreto | Pilote Kely torre 1 #46 y pilote Kely #40 | 2026-03-30 | 2026-04-07 | 2026-04-14 | 8 | 34.5 | 33.3 | 96.5
28229 - PIAZZA PPTO C | P-09 | Tremie 1/2" | Concreto | Pilote Kely torre 1 #46 y pilote Kely #40 | 2026-03-30 | 2026-04-07 | 2026-04-14 | 8 | 34.5 | 33.7 | 97.7
28229 - PIAZZA PPTO C | P-09 | Tremie 1/2" | Concreto | Pilote Kely torre 1 #46 y pilote Kely #40 | 2026-03-30 | 2026-04-07 | 2026-04-14 | 8 | 34.5 | 32.8 | 95.1
28229 - PIAZZA PPTO C | P-09 | Tremie 1/2" | Concreto | Pilote Kely torre 1 #46 y pilote Kely #40 | 2026-03-30 | 2026-04-07 | 2026-04-14 | 8 | 34.5 | 32.5 | 94.2
28229 - PIAZZA PPTO C | P-10 | Tremie 1" | Concreto | Plazoleta pantalla módulo H-3 y pilote Kely #10 zonas comunes | 2026-03-30 | 2026-04-27 | 2026-04-28 | 28 | 27.6 | 35.6 | 129
28229 - PIAZZA PPTO C | P-10 | Tremie 1" | Concreto | Plazoleta pantalla módulo H-3 y pilote Kely #10 zonas comunes | 2026-03-30 | 2026-04-27 | 2026-04-28 | 28 | 27.6 | 34.9 | 126.4
28229 - PIAZZA PPTO C | P-10 | Tremie 1" | Concreto | Plazoleta pantalla módulo H-3 y pilote Kely #10 zonas comunes | 2026-03-30 | 2026-04-27 | 2026-04-28 | 28 | 27.6 | 35.2 | 127.5
28229 - PIAZZA PPTO C | P-10 | Tremie 1" | Concreto | Plazoleta pantalla módulo H-3 y pilote Kely #10 zonas comunes | 2026-03-30 | 2026-04-13 | 2026-04-14 | 14 | 27.6 | 29.9 | 108.3
28229 - PIAZZA PPTO C | P-10 | Tremie 1" | Concreto | Plazoleta pantalla módulo H-3 y pilote Kely #10 zonas comunes | 2026-03-30 | 2026-04-13 | 2026-04-14 | 14 | 27.6 | 29.5 | 106.9
28229 - PIAZZA PPTO C | P-10 | Tremie 1" | Concreto | Plazoleta pantalla módulo H-3 y pilote Kely #10 zonas comunes | 2026-03-30 | 2026-04-07 | 2026-04-14 | 8 | 27.6 | 26.2 | 94.9
28229 - PIAZZA PPTO C | P-10 | Tremie 1" | Concreto | Plazoleta pantalla módulo H-3 y pilote Kely #10 zonas comunes | 2026-03-30 | 2026-04-07 | 2026-04-14 | 8 | 27.6 | 25.9 | 93.8
28229 - PIAZZA PPTO C | P-10 | Tremie 1" | Concreto | Plazoleta pantalla módulo H-3 y pilote Kely #10 zonas comunes | 2026-03-30 | 2026-04-07 | 2026-04-14 | 8 | 27.6 | 25.6 | 92.8
28229 - PIAZZA PPTO C | P-10 | Tremie 1" | Concreto | Plazoleta pantalla módulo H-3 y pilote Kely #10 zonas comunes | 2026-03-30 | 2026-04-07 | 2026-04-14 | 8 | 27.6 | 24.9 | 90.2
28229 - PIAZZA PPTO C | P-100 | Tremie 1/2" | Concreto | Pilote Kelly torre 2 #33 y pilote kelly #04 | 2026-05-07 | 2026-06-04 | 2026-06-05 | 28 | 34.5 | 44.4 | 128.7
28229 - PIAZZA PPTO C | P-100 | Tremie 1/2" | Concreto | Pilote Kelly torre 2 #33 y pilote kelly #04 | 2026-05-07 | 2026-06-04 | 2026-06-05 | 28 | 34.5 | 45.3 | 131.3
28229 - PIAZZA PPTO C | P-100 | Tremie 1/2" | Concreto | Pilote Kelly torre 2 #33 y pilote kelly #04 | 2026-05-07 | 2026-06-04 | 2026-06-05 | 28 | 34.5 | 45.1 | 130.7
28229 - PIAZZA PPTO C | P-100 | Tremie 1/2" | Concreto | Pilote Kelly torre 2 #33 y pilote kelly #04 | 2026-05-07 | 2026-05-21 | 2026-05-22 | 14 | 34.5 | 36.4 | 105.5
28229 - PIAZZA PPTO C | P-100 | Tremie 1/2" | Concreto | Pilote Kelly torre 2 #33 y pilote kelly #04 | 2026-05-07 | 2026-05-21 | 2026-05-22 | 14 | 34.5 | 36.9 | 107
28229 - PIAZZA PPTO C | P-100 | Tremie 1/2" | Concreto | Pilote Kelly torre 2 #33 y pilote kelly #04 | 2026-05-07 | 2026-05-14 | 2026-05-14 | 7 | 34.5 | 31 | 89.9
28229 - PIAZZA PPTO C | P-100 | Tremie 1/2" | Concreto | Pilote Kelly torre 2 #33 y pilote kelly #04 | 2026-05-07 | 2026-05-14 | 2026-05-14 | 7 | 34.5 | 31.4 | 91
28229 - PIAZZA PPTO C | P-100 | Tremie 1/2" | Concreto | Pilote Kelly torre 2 #33 y pilote kelly #04 | 2026-05-07 | 2026-05-10 | 2026-05-13 | 3 | 34.5 | 27.4 | 79.4
28229 - PIAZZA PPTO C | P-100 | Tremie 1/2" | Concreto | Pilote Kelly torre 2 #33 y pilote kelly #04 | 2026-05-07 | 2026-05-10 | 2026-05-13 | 3 | 34.5 | 26.8 | 77.7
28229 - PIAZZA PPTO C | P-101 | Tremie 1" | Concreto | Zonas comunes pilote Kely #54 | 2026-05-07 | 2026-06-04 | 2026-06-05 | 28 | 27.6 | 36 | 130.4
28229 - PIAZZA PPTO C | P-101 | Tremie 1" | Concreto | Zonas comunes pilote Kely #54 | 2026-05-07 | 2026-06-04 | 2026-06-05 | 28 | 27.6 | 36.9 | 133.7
28229 - PIAZZA PPTO C | P-101 | Tremie 1" | Concreto | Zonas comunes pilote Kely #54 | 2026-05-07 | 2026-06-04 | 2026-06-05 | 28 | 27.6 | 36.3 | 131.5
28229 - PIAZZA PPTO C | P-101 | Tremie 1" | Concreto | Zonas comunes pilote Kely #54 | 2026-05-07 | 2026-05-21 | 2026-05-22 | 14 | 27.6 | 30.3 | 109.8
28229 - PIAZZA PPTO C | P-101 | Tremie 1" | Concreto | Zonas comunes pilote Kely #54 | 2026-05-07 | 2026-05-21 | 2026-05-22 | 14 | 27.6 | 30 | 108.7
28229 - PIAZZA PPTO C | P-101 | Tremie 1" | Concreto | Zonas comunes pilote Kely #54 | 2026-05-07 | 2026-05-14 | 2026-05-14 | 7 | 27.6 | 26.6 | 96.4
28229 - PIAZZA PPTO C | P-101 | Tremie 1" | Concreto | Zonas comunes pilote Kely #54 | 2026-05-07 | 2026-05-14 | 2026-05-14 | 7 | 27.6 | 26.3 | 95.3
28229 - PIAZZA PPTO C | P-101 | Tremie 1" | Concreto | Zonas comunes pilote Kely #54 | 2026-05-07 | 2026-05-10 | 2026-05-12 | 3 | 27.6 | 22.9 | 83
28229 - PIAZZA PPTO C | P-101 | Tremie 1" | Concreto | Zonas comunes pilote Kely #54 | 2026-05-07 | 2026-05-10 | 2026-05-12 | 3 | 27.6 | 22.3 | 80.8
28229 - PIAZZA PPTO C | P-11 | Tremie 1/2" | Concreto | Pilote Kely torre 1 #49 y pilote Kely #6 | 2026-03-31 | 2026-04-28 | 2026-04-28 | 28 | 34.5 | 48.4 | 140.3
28229 - PIAZZA PPTO C | P-11 | Tremie 1/2" | Concreto | Pilote Kely torre 1 #49 y pilote Kely #6 | 2026-03-31 | 2026-04-28 | 2026-04-28 | 28 | 34.5 | 47.4 | 137.4
28229 - PIAZZA PPTO C | P-11 | Tremie 1/2" | Concreto | Pilote Kely torre 1 #49 y pilote Kely #6 | 2026-03-31 | 2026-04-28 | 2026-04-28 | 28 | 34.5 | 46.7 | 135.4
28229 - PIAZZA PPTO C | P-11 | Tremie 1/2" | Concreto | Pilote Kely torre 1 #49 y pilote Kely #6 | 2026-03-31 | 2026-04-14 | 2026-04-14 | 14 | 34.5 | 38.7 | 112.2
28229 - PIAZZA PPTO C | P-11 | Tremie 1/2" | Concreto | Pilote Kely torre 1 #49 y pilote Kely #6 | 2026-03-31 | 2026-04-14 | 2026-04-14 | 14 | 34.5 | 39.4 | 114.2
28229 - PIAZZA PPTO C | P-11 | Tremie 1/2" | Concreto | Pilote Kely torre 1 #49 y pilote Kely #6 | 2026-03-31 | 2026-04-07 | 2026-04-14 | 7 | 34.5 | 33.7 | 97.7
28229 - PIAZZA PPTO C | P-11 | Tremie 1/2" | Concreto | Pilote Kely torre 1 #49 y pilote Kely #6 | 2026-03-31 | 2026-04-07 | 2026-04-14 | 7 | 34.5 | 33.4 | 96.8
28229 - PIAZZA PPTO C | P-11 | Tremie 1/2" | Concreto | Pilote Kely torre 1 #49 y pilote Kely #6 | 2026-03-31 | 2026-04-07 | 2026-04-14 | 7 | 34.5 | 32.5 | 94.2
28229 - PIAZZA PPTO C | P-11 | Tremie 1/2" | Concreto | Pilote Kely torre 1 #49 y pilote Kely #6 | 2026-03-31 | 2026-04-07 | 2026-04-14 | 7 | 34.5 | 32.9 | 95.4
28229 - PIAZZA PPTO C | P-114 | Tremie 1/2'' | Concreto | Pilote Kelly #48 torre 1 | 2026-05-12 | 2026-06-09 | 2026-06-10 | 28 | 34.5 | 43.5 | 126.1
28229 - PIAZZA PPTO C | P-114 | Tremie 1/2'' | Concreto | Pilote Kelly #48 torre 1 | 2026-05-12 | 2026-06-09 | 2026-06-10 | 28 | 34.5 | 44.7 | 129.6
28229 - PIAZZA PPTO C | P-114 | Tremie 1/2'' | Concreto | Pilote Kelly #48 torre 1 | 2026-05-12 | 2026-06-09 | 2026-06-10 | 28 | 34.5 | 43.9 | 127.2
28229 - PIAZZA PPTO C | P-114 | Tremie 1/2'' | Concreto | Pilote Kelly #48 torre 1 | 2026-05-12 | 2026-05-26 | 2026-05-26 | 14 | 34.5 | 36.6 | 106.1
28229 - PIAZZA PPTO C | P-114 | Tremie 1/2'' | Concreto | Pilote Kelly #48 torre 1 | 2026-05-12 | 2026-05-26 | 2026-05-26 | 14 | 34.5 | 36.3 | 105.2
28229 - PIAZZA PPTO C | P-114 | Tremie 1/2'' | Concreto | Pilote Kelly #48 torre 1 | 2026-05-12 | 2026-05-19 | 2026-05-20 | 7 | 34.5 | 29.3 | 84.9
28229 - PIAZZA PPTO C | P-114 | Tremie 1/2'' | Concreto | Pilote Kelly #48 torre 1 | 2026-05-12 | 2026-05-19 | 2026-05-20 | 7 | 34.5 | 28.5 | 82.6
28229 - PIAZZA PPTO C | P-114 | Tremie 1/2'' | Concreto | Pilote Kelly #48 torre 1 | 2026-05-12 | 2026-05-15 | 2026-05-20 | 3 | 34.5 | 17.3 | 50.1
28229 - PIAZZA PPTO C | P-114 | Tremie 1/2'' | Concreto | Pilote Kelly #48 torre 1 | 2026-05-12 | 2026-05-15 | 2026-05-20 | 3 | 34.5 | 16.7 | 48.4
28229 - PIAZZA PPTO C | P-12 | Tremie 1" | Concreto | Pilote Kely zonas comunes #16 t pilote Kely #01 | 2026-03-31 | 2026-04-28 | 2026-04-28 | 28 | 27.6 | 34 | 123.2
28229 - PIAZZA PPTO C | P-12 | Tremie 1" | Concreto | Pilote Kely zonas comunes #16 t pilote Kely #01 | 2026-03-31 | 2026-04-28 | 2026-04-28 | 28 | 27.6 | 33.3 | 120.7
28229 - PIAZZA PPTO C | P-12 | Tremie 1" | Concreto | Pilote Kely zonas comunes #16 t pilote Kely #01 | 2026-03-31 | 2026-04-28 | 2026-04-28 | 28 | 27.6 | 33.1 | 119.9
28229 - PIAZZA PPTO C | P-12 | Tremie 1" | Concreto | Pilote Kely zonas comunes #16 t pilote Kely #01 | 2026-03-31 | 2026-04-14 | 2026-04-14 | 14 | 27.6 | 25.7 | 93.1
28229 - PIAZZA PPTO C | P-12 | Tremie 1" | Concreto | Pilote Kely zonas comunes #16 t pilote Kely #01 | 2026-03-31 | 2026-04-14 | 2026-04-14 | 14 | 27.6 | 25.3 | 91.7
28229 - PIAZZA PPTO C | P-12 | Tremie 1" | Concreto | Pilote Kely zonas comunes #16 t pilote Kely #01 | 2026-03-31 | 2026-04-07 | 2026-04-14 | 7 | 27.6 | 22 | 79.7
28229 - PIAZZA PPTO C | P-12 | Tremie 1" | Concreto | Pilote Kely zonas comunes #16 t pilote Kely #01 | 2026-03-31 | 2026-04-07 | 2026-04-14 | 7 | 27.6 | 22.2 | 80.4
28229 - PIAZZA PPTO C | P-12 | Tremie 1" | Concreto | Pilote Kely zonas comunes #16 t pilote Kely #01 | 2026-03-31 | 2026-04-07 | 2026-04-14 | 7 | 27.6 | 21.6 | 78.3
28229 - PIAZZA PPTO C | P-12 | Tremie 1" | Concreto | Pilote Kely zonas comunes #16 t pilote Kely #01 | 2026-03-31 | 2026-04-07 | 2026-04-14 | 7 | 27.6 | 21.3 | 77.2
28229 - PIAZZA PPTO C | P-126 | Tremie 1" | Concreto | Pilote Kely zonas comunes #109 y pantalla tramo MH-04 plazoleta | 2026-05-19 | 2026-06-16 | 2026-06-18 | 28 | 27.6 | 30.2 | 109.4
28229 - PIAZZA PPTO C | P-126 | Tremie 1" | Concreto | Pilote Kely zonas comunes #109 y pantalla tramo MH-04 plazoleta | 2026-05-19 | 2026-06-16 | 2026-06-18 | 28 | 27.6 | 30 | 108.7
28229 - PIAZZA PPTO C | P-126 | Tremie 1" | Concreto | Pilote Kely zonas comunes #109 y pantalla tramo MH-04 plazoleta | 2026-05-19 | 2026-06-16 | 2026-06-18 | 28 | 27.6 | 29.3 | 106.2
28229 - PIAZZA PPTO C | P-126 | Tremie 1" | Concreto | Pilote Kely zonas comunes #109 y pantalla tramo MH-04 plazoleta | 2026-05-19 | 2026-06-02 | 2026-06-03 | 14 | 27.6 | 25.4 | 92
28229 - PIAZZA PPTO C | P-126 | Tremie 1" | Concreto | Pilote Kely zonas comunes #109 y pantalla tramo MH-04 plazoleta | 2026-05-19 | 2026-06-02 | 2026-06-03 | 14 | 27.6 | 25.2 | 91.3
28229 - PIAZZA PPTO C | P-126 | Tremie 1" | Concreto | Pilote Kely zonas comunes #109 y pantalla tramo MH-04 plazoleta | 2026-05-19 | 2026-05-26 | 2026-05-26 | 7 | 27.6 | 18.9 | 68.5
28229 - PIAZZA PPTO C | P-126 | Tremie 1" | Concreto | Pilote Kely zonas comunes #109 y pantalla tramo MH-04 plazoleta | 2026-05-19 | 2026-05-26 | 2026-05-26 | 7 | 27.6 | 18.7 | 67.8
28229 - PIAZZA PPTO C | P-126 | Tremie 1" | Concreto | Pilote Kely zonas comunes #109 y pantalla tramo MH-04 plazoleta | 2026-05-19 | 2026-05-22 | 2026-05-26 | 3 | 27.6 | 12.3 | 44.6
28229 - PIAZZA PPTO C | P-126 | Tremie 1" | Concreto | Pilote Kely zonas comunes #109 y pantalla tramo MH-04 plazoleta | 2026-05-19 | 2026-05-22 | 2026-05-26 | 3 | 27.6 | 12 | 43.5
28229 - PIAZZA PPTO C | P-13 | Tremie 1/2" | Concreto | Pilotes Kely torre 1 #45 | 2026-03-31 | 2026-04-28 | 2026-04-28 | 28 | 34.5 | 48.5 | 140.6
28229 - PIAZZA PPTO C | P-13 | Tremie 1/2" | Concreto | Pilotes Kely torre 1 #45 | 2026-03-31 | 2026-04-28 | 2026-04-28 | 28 | 34.5 | 50.9 | 147.5
28229 - PIAZZA PPTO C | P-13 | Tremie 1/2" | Concreto | Pilotes Kely torre 1 #45 | 2026-03-31 | 2026-04-28 | 2026-04-28 | 28 | 34.5 | 50 | 144.9
28229 - PIAZZA PPTO C | P-13 | Tremie 1/2" | Concreto | Pilotes Kely torre 1 #45 | 2026-03-31 | 2026-04-14 | 2026-04-14 | 14 | 34.5 | 41.8 | 121.2
28229 - PIAZZA PPTO C | P-13 | Tremie 1/2" | Concreto | Pilotes Kely torre 1 #45 | 2026-03-31 | 2026-04-14 | 2026-04-14 | 14 | 34.5 | 40.8 | 118.3
28229 - PIAZZA PPTO C | P-13 | Tremie 1/2" | Concreto | Pilotes Kely torre 1 #45 | 2026-03-31 | 2026-04-07 | 2026-04-14 | 7 | 34.5 | 29.8 | 86.4
28229 - PIAZZA PPTO C | P-13 | Tremie 1/2" | Concreto | Pilotes Kely torre 1 #45 | 2026-03-31 | 2026-04-07 | 2026-04-14 | 7 | 34.5 | 29.2 | 84.6
28229 - PIAZZA PPTO C | P-13 | Tremie 1/2" | Concreto | Pilotes Kely torre 1 #45 | 2026-03-31 | 2026-04-07 | 2026-04-14 | 7 | 34.5 | 29.5 | 85.5
28229 - PIAZZA PPTO C | P-13 | Tremie 1/2" | Concreto | Pilotes Kely torre 1 #45 | 2026-03-31 | 2026-04-07 | 2026-04-14 | 7 | 34.5 | 28.3 | 82
28229 - PIAZZA PPTO C | P-133 | Tremie 1" | Concreto | Zonas comunes pilote Kelly 149, Pilote Kelly 136 y pilote Kelly 05 | 2026-05-22 | 2026-06-19 | 2026-06-22 | 28 | 27.6 | 33.5 | 121.4
28229 - PIAZZA PPTO C | P-133 | Tremie 1" | Concreto | Zonas comunes pilote Kelly 149, Pilote Kelly 136 y pilote Kelly 05 | 2026-05-22 | 2026-06-19 | 2026-06-22 | 28 | 27.6 | 32.5 | 117.8
28229 - PIAZZA PPTO C | P-133 | Tremie 1" | Concreto | Zonas comunes pilote Kelly 149, Pilote Kelly 136 y pilote Kelly 05 | 2026-05-22 | 2026-06-19 | 2026-06-22 | 28 | 27.6 | 33.8 | 122.5
28229 - PIAZZA PPTO C | P-133 | Tremie 1" | Concreto | Zonas comunes pilote Kelly 149, Pilote Kelly 136 y pilote Kelly 05 | 2026-05-22 | 2026-06-05 | 2026-06-10 | 14 | 27.6 | 26.3 | 95.3
28229 - PIAZZA PPTO C | P-133 | Tremie 1" | Concreto | Zonas comunes pilote Kelly 149, Pilote Kelly 136 y pilote Kelly 05 | 2026-05-22 | 2026-06-05 | 2026-06-10 | 14 | 27.6 | 27 | 97.8
28229 - PIAZZA PPTO C | P-133 | Tremie 1" | Concreto | Zonas comunes pilote Kelly 149, Pilote Kelly 136 y pilote Kelly 05 | 2026-05-22 | 2026-05-29 | 2026-06-01 | 7 | 27.6 | 23.6 | 85.5
28229 - PIAZZA PPTO C | P-133 | Tremie 1" | Concreto | Zonas comunes pilote Kelly 149, Pilote Kelly 136 y pilote Kelly 05 | 2026-05-22 | 2026-05-29 | 2026-06-01 | 7 | 27.6 | 23.3 | 84.4
28229 - PIAZZA PPTO C | P-133 | Tremie 1" | Concreto | Zonas comunes pilote Kelly 149, Pilote Kelly 136 y pilote Kelly 05 | 2026-05-22 | 2026-05-26 | 2026-05-28 | 4 | 27.6 | 20.5 | 74.3
28229 - PIAZZA PPTO C | P-133 | Tremie 1" | Concreto | Zonas comunes pilote Kelly 149, Pilote Kelly 136 y pilote Kelly 05 | 2026-05-22 | 2026-05-26 | 2026-05-28 | 4 | 27.6 | 19.9 | 72.1
28229 - PIAZZA PPTO C | P-134 | Tremie | Concreto | Pilote Kelly torre 2 #39 y pilote Kelly #07 | 2026-05-22 | 2026-06-19 | 2026-06-22 | 28 | 34.5 | 41.7 | 120.9
28229 - PIAZZA PPTO C | P-134 | Tremie | Concreto | Pilote Kelly torre 2 #39 y pilote Kelly #07 | 2026-05-22 | 2026-06-19 | 2026-06-22 | 28 | 34.5 | 43 | 124.6
28229 - PIAZZA PPTO C | P-134 | Tremie | Concreto | Pilote Kelly torre 2 #39 y pilote Kelly #07 | 2026-05-22 | 2026-06-19 | 2026-06-22 | 28 | 34.5 | 42.1 | 122
28229 - PIAZZA PPTO C | P-134 | Tremie | Concreto | Pilote Kelly torre 2 #39 y pilote Kelly #07 | 2026-05-22 | 2026-06-05 | 2026-06-10 | 14 | 34.5 | 35.7 | 103.5
28229 - PIAZZA PPTO C | P-134 | Tremie | Concreto | Pilote Kelly torre 2 #39 y pilote Kelly #07 | 2026-05-22 | 2026-06-05 | 2026-06-10 | 14 | 34.5 | 35.1 | 101.7
28229 - PIAZZA PPTO C | P-134 | Tremie | Concreto | Pilote Kelly torre 2 #39 y pilote Kelly #07 | 2026-05-22 | 2026-05-29 | 2026-06-01 | 7 | 34.5 | 29.5 | 85.5
28229 - PIAZZA PPTO C | P-134 | Tremie | Concreto | Pilote Kelly torre 2 #39 y pilote Kelly #07 | 2026-05-22 | 2026-05-29 | 2026-06-01 | 7 | 34.5 | 28.7 | 83.2
28229 - PIAZZA PPTO C | P-134 | Tremie | Concreto | Pilote Kelly torre 2 #39 y pilote Kelly #07 | 2026-05-22 | 2026-05-26 | 2026-05-28 | 4 | 34.5 | 22.1 | 64.1
28229 - PIAZZA PPTO C | P-134 | Tremie | Concreto | Pilote Kelly torre 2 #39 y pilote Kelly #07 | 2026-05-22 | 2026-05-26 | 2026-05-28 | 4 | 34.5 | 21.2 | 61.4
28229 - PIAZZA PPTO C | P-139 | Tremie 1" | Concreto | Zonas comunes pilote Kely # 37 pilote kely # 57 y pilote kely # 155 | 2026-05-25 | 2026-07-20 | 2026-07-22 | 56 | 27.6 | 30.3 | 109.8
28229 - PIAZZA PPTO C | P-139 | Tremie 1" | Concreto | Zonas comunes pilote Kely # 37 pilote kely # 57 y pilote kely # 155 | 2026-05-25 | 2026-07-20 | 2026-07-22 | 56 | 27.6 | 30.6 | 110.9
28229 - PIAZZA PPTO C | P-139 | Tremie 1" | Concreto | Zonas comunes pilote Kely # 37 pilote kely # 57 y pilote kely # 155 | 2026-05-25 | 2026-07-20 | 2026-07-22 | 56 | 27.6 | 30 | 108.7
28229 - PIAZZA PPTO C | P-14 | Tremie 1" | Concreto | Plazoleta pantalla tramo H-4 pilote Kely salas comunes #17 | 2026-04-01 | 2026-04-29 | 2026-04-29 | 28 | 27.6 | 35.6 | 129
28229 - PIAZZA PPTO C | P-14 | Tremie 1" | Concreto | Plazoleta pantalla tramo H-4 pilote Kely salas comunes #17 | 2026-04-01 | 2026-04-29 | 2026-04-29 | 28 | 27.6 | 36.6 | 132.6
28229 - PIAZZA PPTO C | P-14 | Tremie 1" | Concreto | Plazoleta pantalla tramo H-4 pilote Kely salas comunes #17 | 2026-04-01 | 2026-04-29 | 2026-04-29 | 28 | 27.6 | 36.1 | 130.8
28229 - PIAZZA PPTO C | P-14 | Tremie 1" | Concreto | Plazoleta pantalla tramo H-4 pilote Kely salas comunes #17 | 2026-04-01 | 2026-04-15 | 2026-04-15 | 14 | 27.6 | 30.2 | 109.4
28229 - PIAZZA PPTO C | P-14 | Tremie 1" | Concreto | Plazoleta pantalla tramo H-4 pilote Kely salas comunes #17 | 2026-04-01 | 2026-04-15 | 2026-04-15 | 14 | 27.6 | 29.3 | 106.2
28229 - PIAZZA PPTO C | P-14 | Tremie 1" | Concreto | Plazoleta pantalla tramo H-4 pilote Kely salas comunes #17 | 2026-04-01 | 2026-04-08 | 2026-04-14 | 7 | 27.6 | 25.5 | 92.4
28229 - PIAZZA PPTO C | P-14 | Tremie 1" | Concreto | Plazoleta pantalla tramo H-4 pilote Kely salas comunes #17 | 2026-04-01 | 2026-04-08 | 2026-04-14 | 7 | 27.6 | 25.3 | 91.7
28229 - PIAZZA PPTO C | P-14 | Tremie 1" | Concreto | Plazoleta pantalla tramo H-4 pilote Kely salas comunes #17 | 2026-04-01 | 2026-04-07 | 2026-04-14 | 6 | 27.6 | 24.2 | 87.7
28229 - PIAZZA PPTO C | P-14 | Tremie 1" | Concreto | Plazoleta pantalla tramo H-4 pilote Kely salas comunes #17 | 2026-04-01 | 2026-04-07 | 2026-04-14 | 6 | 27.6 | 23.5 | 85.1
28229 - PIAZZA PPTO C | P-15 | Tremie 1/2" | Concreto | Pilote Kely torre 1 #42 | 2026-04-01 | 2026-04-29 | 2026-04-29 | 28 | 34.5 | 44.7 | 129.6
28229 - PIAZZA PPTO C | P-15 | Tremie 1/2" | Concreto | Pilote Kely torre 1 #42 | 2026-04-01 | 2026-04-29 | 2026-04-29 | 28 | 34.5 | 46 | 133.3
28229 - PIAZZA PPTO C | P-15 | Tremie 1/2" | Concreto | Pilote Kely torre 1 #42 | 2026-04-01 | 2026-04-29 | 2026-04-29 | 28 | 34.5 | 45.5 | 131.9
28229 - PIAZZA PPTO C | P-15 | Tremie 1/2" | Concreto | Pilote Kely torre 1 #42 | 2026-04-01 | 2026-04-15 | 2026-04-15 | 14 | 34.5 | 37.8 | 109.6
28229 - PIAZZA PPTO C | P-15 | Tremie 1/2" | Concreto | Pilote Kely torre 1 #42 | 2026-04-01 | 2026-04-15 | 2026-04-15 | 14 | 34.5 | 38.3 | 111
28229 - PIAZZA PPTO C | P-15 | Tremie 1/2" | Concreto | Pilote Kely torre 1 #42 | 2026-04-01 | 2026-04-08 | 2026-04-14 | 7 | 34.5 | 28.8 | 83.5
28229 - PIAZZA PPTO C | P-15 | Tremie 1/2" | Concreto | Pilote Kely torre 1 #42 | 2026-04-01 | 2026-04-08 | 2026-04-14 | 7 | 34.5 | 28.5 | 82.6
28229 - PIAZZA PPTO C | P-15 | Tremie 1/2" | Concreto | Pilote Kely torre 1 #42 | 2026-04-01 | 2026-04-07 | 2026-04-14 | 6 | 34.5 | 27.1 | 78.6
28229 - PIAZZA PPTO C | P-15 | Tremie 1/2" | Concreto | Pilote Kely torre 1 #42 | 2026-04-01 | 2026-04-07 | 2026-04-14 | 6 | 34.5 | 26.7 | 77.4
28229 - PIAZZA PPTO C | P-152 | Tremie 1" | Concreto | Pilote kely zonas comunes #53 y pilote kely #129 y pilote kely #106 y pilote kely #86 | 2026-06-01 | 2026-06-29 | 2026-07-01 | 28 | 27.6 | 36.3 | 131.5
28229 - PIAZZA PPTO C | P-152 | Tremie 1" | Concreto | Pilote kely zonas comunes #53 y pilote kely #129 y pilote kely #106 y pilote kely #86 | 2026-06-01 | 2026-06-29 | 2026-07-01 | 28 | 27.6 | 35.1 | 127.2
28229 - PIAZZA PPTO C | P-152 | Tremie 1" | Concreto | Pilote kely zonas comunes #53 y pilote kely #129 y pilote kely #106 y pilote kely #86 | 2026-06-01 | 2026-06-29 | 2026-07-01 | 28 | 27.6 | 36.1 | 130.8
28229 - PIAZZA PPTO C | P-152 | Tremie 1" | Concreto | Pilote kely zonas comunes #53 y pilote kely #129 y pilote kely #106 y pilote kely #86 | 2026-06-01 | 2026-06-15 | 2026-06-18 | 14 | 27.6 | 29.2 | 105.8
28229 - PIAZZA PPTO C | P-152 | Tremie 1" | Concreto | Pilote kely zonas comunes #53 y pilote kely #129 y pilote kely #106 y pilote kely #86 | 2026-06-01 | 2026-06-15 | 2026-06-18 | 14 | 27.6 | 29.3 | 106.2
28229 - PIAZZA PPTO C | P-152 | Tremie 1" | Concreto | Pilote kely zonas comunes #53 y pilote kely #129 y pilote kely #106 y pilote kely #86 | 2026-06-01 | 2026-06-08 | 2026-06-10 | 7 | 27.6 | 24.5 | 88.8
28229 - PIAZZA PPTO C | P-152 | Tremie 1" | Concreto | Pilote kely zonas comunes #53 y pilote kely #129 y pilote kely #106 y pilote kely #86 | 2026-06-01 | 2026-06-08 | 2026-06-10 | 7 | 27.6 | 24.7 | 89.5
28229 - PIAZZA PPTO C | P-152 | Tremie 1" | Concreto | Pilote kely zonas comunes #53 y pilote kely #129 y pilote kely #106 y pilote kely #86 | 2026-06-01 | 2026-06-04 | 2026-06-10 | 3 | 27.6 | 19.9 | 72.1
28229 - PIAZZA PPTO C | P-152 | Tremie 1" | Concreto | Pilote kely zonas comunes #53 y pilote kely #129 y pilote kely #106 y pilote kely #86 | 2026-06-01 | 2026-06-04 | 2026-06-10 | 3 | 27.6 | 19.8 | 71.7
28229 - PIAZZA PPTO C | P-153 | Tremie 1" | Concreto | Pilote kely zonas comunes #67 y pilote kely #150 y pilote kely #147 y pilote kely #66 y pilote kely #120 | 2026-06-02 | 2026-06-30 | 2026-07-01 | 28 | 27.6 | 43.4 | 157.2
28229 - PIAZZA PPTO C | P-153 | Tremie 1" | Concreto | Pilote kely zonas comunes #67 y pilote kely #150 y pilote kely #147 y pilote kely #66 y pilote kely #120 | 2026-06-02 | 2026-06-30 | 2026-07-01 | 28 | 27.6 | 45 | 163
28229 - PIAZZA PPTO C | P-153 | Tremie 1" | Concreto | Pilote kely zonas comunes #67 y pilote kely #150 y pilote kely #147 y pilote kely #66 y pilote kely #120 | 2026-06-02 | 2026-06-30 | 2026-07-01 | 28 | 27.6 | 44.2 | 160.1
28229 - PIAZZA PPTO C | P-153 | Tremie 1" | Concreto | Pilote kely zonas comunes #67 y pilote kely #150 y pilote kely #147 y pilote kely #66 y pilote kely #120 | 2026-06-02 | 2026-06-16 | 2026-06-18 | 14 | 27.6 | 37 | 134.1
28229 - PIAZZA PPTO C | P-153 | Tremie 1" | Concreto | Pilote kely zonas comunes #67 y pilote kely #150 y pilote kely #147 y pilote kely #66 y pilote kely #120 | 2026-06-02 | 2026-06-16 | 2026-06-18 | 14 | 27.6 | 36.7 | 133
28229 - PIAZZA PPTO C | P-153 | Tremie 1" | Concreto | Pilote kely zonas comunes #67 y pilote kely #150 y pilote kely #147 y pilote kely #66 y pilote kely #120 | 2026-06-02 | 2026-06-09 | 2026-06-10 | 7 | 27.6 | 30.9 | 112
28229 - PIAZZA PPTO C | P-153 | Tremie 1" | Concreto | Pilote kely zonas comunes #67 y pilote kely #150 y pilote kely #147 y pilote kely #66 y pilote kely #120 | 2026-06-02 | 2026-06-09 | 2026-06-10 | 7 | 27.6 | 30 | 108.7
28229 - PIAZZA PPTO C | P-153 | Tremie 1" | Concreto | Pilote kely zonas comunes #67 y pilote kely #150 y pilote kely #147 y pilote kely #66 y pilote kely #120 | 2026-06-02 | 2026-06-05 | 2026-06-10 | 3 | 27.6 | 20.4 | 73.9
28229 - PIAZZA PPTO C | P-153 | Tremie 1" | Concreto | Pilote kely zonas comunes #67 y pilote kely #150 y pilote kely #147 y pilote kely #66 y pilote kely #120 | 2026-06-02 | 2026-06-05 | 2026-06-10 | 3 | 27.6 | 19.5 | 70.7
28229 - PIAZZA PPTO C | P-157 | Tremie 1" | Concreto | Zonas comunes pilote Kely #90 y pilote Kely #128 y pilote kely #123 y pilote kely #91 | 2026-06-05 | 2026-07-03 | 2026-07-03 | 28 | 27.6 | 47.8 | 173.2
28229 - PIAZZA PPTO C | P-157 | Tremie 1" | Concreto | Zonas comunes pilote Kely #90 y pilote Kely #128 y pilote kely #123 y pilote kely #91 | 2026-06-05 | 2026-07-03 | 2026-07-03 | 28 | 27.6 | 47.2 | 171
28229 - PIAZZA PPTO C | P-157 | Tremie 1" | Concreto | Zonas comunes pilote Kely #90 y pilote Kely #128 y pilote kely #123 y pilote kely #91 | 2026-06-05 | 2026-07-03 | 2026-07-03 | 28 | 27.6 | 46.8 | 169.6
28229 - PIAZZA PPTO C | P-157 | Tremie 1" | Concreto | Zonas comunes pilote Kely #90 y pilote Kely #128 y pilote kely #123 y pilote kely #91 | 2026-06-05 | 2026-06-19 | 2026-06-22 | 14 | 27.6 | 39.7 | 143.8
28229 - PIAZZA PPTO C | P-157 | Tremie 1" | Concreto | Zonas comunes pilote Kely #90 y pilote Kely #128 y pilote kely #123 y pilote kely #91 | 2026-06-05 | 2026-06-19 | 2026-06-22 | 14 | 27.6 | 38.8 | 140.6
28229 - PIAZZA PPTO C | P-157 | Tremie 1" | Concreto | Zonas comunes pilote Kely #90 y pilote Kely #128 y pilote kely #123 y pilote kely #91 | 2026-06-05 | 2026-06-12 | 2026-06-12 | 7 | 27.6 | 32.7 | 118.5
28229 - PIAZZA PPTO C | P-157 | Tremie 1" | Concreto | Zonas comunes pilote Kely #90 y pilote Kely #128 y pilote kely #123 y pilote kely #91 | 2026-06-05 | 2026-06-12 | 2026-06-12 | 7 | 27.6 | 32.4 | 117.4
28229 - PIAZZA PPTO C | P-157 | Tremie 1" | Concreto | Zonas comunes pilote Kely #90 y pilote Kely #128 y pilote kely #123 y pilote kely #91 | 2026-06-05 | 2026-06-09 | 2026-06-12 | 4 | 27.6 | 30 | 108.7
28229 - PIAZZA PPTO C | P-157 | Tremie 1" | Concreto | Zonas comunes pilote Kely #90 y pilote Kely #128 y pilote kely #123 y pilote kely #91 | 2026-06-05 | 2026-06-09 | 2026-06-12 | 4 | 27.6 | 29.7 | 107.6
28229 - PIAZZA PPTO C | P-159 | Tremie 1" | Concreto | Zonas comunes pilote kely #105 y barrete plazoleta BA-27 | 2026-06-05 | 2026-07-03 | 2026-07-03 | 28 | 27.6 | 43.1 | 156.2
28229 - PIAZZA PPTO C | P-159 | Tremie 1" | Concreto | Zonas comunes pilote kely #105 y barrete plazoleta BA-27 | 2026-06-05 | 2026-07-03 | 2026-07-03 | 28 | 27.6 | 43.6 | 158
28229 - PIAZZA PPTO C | P-159 | Tremie 1" | Concreto | Zonas comunes pilote kely #105 y barrete plazoleta BA-27 | 2026-06-05 | 2026-07-03 | 2026-07-03 | 28 | 27.6 | 44.1 | 159.8
28229 - PIAZZA PPTO C | P-159 | Tremie 1" | Concreto | Zonas comunes pilote kely #105 y barrete plazoleta BA-27 | 2026-06-05 | 2026-06-19 | 2026-06-22 | 14 | 27.6 | 36.2 | 131.2
28229 - PIAZZA PPTO C | P-159 | Tremie 1" | Concreto | Zonas comunes pilote kely #105 y barrete plazoleta BA-27 | 2026-06-05 | 2026-06-19 | 2026-06-22 | 14 | 27.6 | 35.5 | 128.6
28229 - PIAZZA PPTO C | P-159 | Tremie 1" | Concreto | Zonas comunes pilote kely #105 y barrete plazoleta BA-27 | 2026-06-05 | 2026-06-12 | 2026-06-12 | 7 | 27.6 | 29.4 | 106.5
28229 - PIAZZA PPTO C | P-159 | Tremie 1" | Concreto | Zonas comunes pilote kely #105 y barrete plazoleta BA-27 | 2026-06-05 | 2026-06-12 | 2026-06-12 | 7 | 27.6 | 29.8 | 108
28229 - PIAZZA PPTO C | P-159 | Tremie 1" | Concreto | Zonas comunes pilote kely #105 y barrete plazoleta BA-27 | 2026-06-05 | 2026-06-09 | 2026-06-12 | 4 | 27.6 | 25.4 | 92
28229 - PIAZZA PPTO C | P-159 | Tremie 1" | Concreto | Zonas comunes pilote kely #105 y barrete plazoleta BA-27 | 2026-06-05 | 2026-06-09 | 2026-06-12 | 4 | 27.6 | 25.1 | 90.9
28229 - PIAZZA PPTO C | P-160 | Tremie 1" | Concreto | Zonas comunes pilote kely #119 | 2026-06-06 | 2026-07-04 | 2026-07-07 | 28 | 27.6 | 37.3 | 135.1
28229 - PIAZZA PPTO C | P-160 | Tremie 1" | Concreto | Zonas comunes pilote kely #119 | 2026-06-06 | 2026-07-04 | 2026-07-07 | 28 | 27.6 | 37.8 | 137
28229 - PIAZZA PPTO C | P-160 | Tremie 1" | Concreto | Zonas comunes pilote kely #119 | 2026-06-06 | 2026-07-04 | 2026-07-07 | 28 | 27.6 | 37.2 | 134.8
28229 - PIAZZA PPTO C | P-160 | Tremie 1" | Concreto | Zonas comunes pilote kely #119 | 2026-06-06 | 2026-06-20 | 2026-06-22 | 14 | 27.6 | 31.1 | 112.7
28229 - PIAZZA PPTO C | P-160 | Tremie 1" | Concreto | Zonas comunes pilote kely #119 | 2026-06-06 | 2026-06-20 | 2026-06-22 | 14 | 27.6 | 31.7 | 114.9
28229 - PIAZZA PPTO C | P-160 | Tremie 1" | Concreto | Zonas comunes pilote kely #119 | 2026-06-06 | 2026-06-13 | 2026-06-18 | 7 | 27.6 | 25.4 | 92
28229 - PIAZZA PPTO C | P-160 | Tremie 1" | Concreto | Zonas comunes pilote kely #119 | 2026-06-06 | 2026-06-13 | 2026-06-18 | 7 | 27.6 | 25.7 | 93.1
28229 - PIAZZA PPTO C | P-160 | Tremie 1" | Concreto | Zonas comunes pilote kely #119 | 2026-06-06 | 2026-06-09 | 2026-06-12 | 3 | 27.6 | 22 | 79.7
28229 - PIAZZA PPTO C | P-160 | Tremie 1" | Concreto | Zonas comunes pilote kely #119 | 2026-06-06 | 2026-06-09 | 2026-06-12 | 3 | 27.6 | 21.7 | 78.6
28229 - PIAZZA PPTO C | P-163 | Tremie 1" | Concreto | Zonas comunes pilote kely #116 y pilote kely #114 | 2026-06-10 | 2026-07-08 | 2026-07-09 | 28 | 27.6 | 33.4 | 121
28229 - PIAZZA PPTO C | P-163 | Tremie 1" | Concreto | Zonas comunes pilote kely #116 y pilote kely #114 | 2026-06-10 | 2026-07-08 | 2026-07-09 | 28 | 27.6 | 34.4 | 124.6
28229 - PIAZZA PPTO C | P-163 | Tremie 1" | Concreto | Zonas comunes pilote kely #116 y pilote kely #114 | 2026-06-10 | 2026-07-08 | 2026-07-09 | 28 | 27.6 | 34 | 123.2
28229 - PIAZZA PPTO C | P-163 | Tremie 1" | Concreto | Zonas comunes pilote kely #116 y pilote kely #114 | 2026-06-10 | 2026-06-24 | 2026-06-25 | 14 | 27.6 | 28.2 | 102.2
28229 - PIAZZA PPTO C | P-163 | Tremie 1" | Concreto | Zonas comunes pilote kely #116 y pilote kely #114 | 2026-06-10 | 2026-06-24 | 2026-06-25 | 14 | 27.6 | 28 | 101.4
28229 - PIAZZA PPTO C | P-163 | Tremie 1" | Concreto | Zonas comunes pilote kely #116 y pilote kely #114 | 2026-06-10 | 2026-06-17 | 2026-06-18 | 7 | 27.6 | 25.2 | 91.3
28229 - PIAZZA PPTO C | P-163 | Tremie 1" | Concreto | Zonas comunes pilote kely #116 y pilote kely #114 | 2026-06-10 | 2026-06-17 | 2026-06-18 | 7 | 27.6 | 24.9 | 90.2
28229 - PIAZZA PPTO C | P-163 | Tremie 1" | Concreto | Zonas comunes pilote kely #116 y pilote kely #114 | 2026-06-10 | 2026-06-13 | 2026-06-18 | 3 | 27.6 | 20.3 | 73.6
28229 - PIAZZA PPTO C | P-163 | Tremie 1" | Concreto | Zonas comunes pilote kely #116 y pilote kely #114 | 2026-06-10 | 2026-06-13 | 2026-06-18 | 3 | 27.6 | 20.1 | 72.8
28229 - PIAZZA PPTO C | P-165 | Tremie 1" | Concreto | Plazoleta pantalla tramo H21 y pilote kely zonas comunes #93 | 2026-06-11 | 2026-07-09 | 2026-07-09 | 28 | 27.6 | 34 | 123.2
28229 - PIAZZA PPTO C | P-165 | Tremie 1" | Concreto | Plazoleta pantalla tramo H21 y pilote kely zonas comunes #93 | 2026-06-11 | 2026-07-09 | 2026-07-09 | 28 | 27.6 | 33.5 | 121.4
28229 - PIAZZA PPTO C | P-165 | Tremie 1" | Concreto | Plazoleta pantalla tramo H21 y pilote kely zonas comunes #93 | 2026-06-11 | 2026-07-09 | 2026-07-09 | 28 | 27.6 | 33.1 | 119.9
28229 - PIAZZA PPTO C | P-165 | Tremie 1" | Concreto | Plazoleta pantalla tramo H21 y pilote kely zonas comunes #93 | 2026-06-11 | 2026-06-25 | 2026-06-25 | 14 | 27.6 | 27.4 | 99.3
28229 - PIAZZA PPTO C | P-165 | Tremie 1" | Concreto | Plazoleta pantalla tramo H21 y pilote kely zonas comunes #93 | 2026-06-11 | 2026-06-25 | 2026-06-25 | 14 | 27.6 | 28 | 101.4
28229 - PIAZZA PPTO C | P-165 | Tremie 1" | Concreto | Plazoleta pantalla tramo H21 y pilote kely zonas comunes #93 | 2026-06-11 | 2026-06-18 | 2026-06-18 | 7 | 27.6 | 24.3 | 88
28229 - PIAZZA PPTO C | P-165 | Tremie 1" | Concreto | Plazoleta pantalla tramo H21 y pilote kely zonas comunes #93 | 2026-06-11 | 2026-06-18 | 2026-06-18 | 7 | 27.6 | 24 | 87
28229 - PIAZZA PPTO C | P-165 | Tremie 1" | Concreto | Plazoleta pantalla tramo H21 y pilote kely zonas comunes #93 | 2026-06-11 | 2026-06-14 | 2026-06-18 | 3 | 27.6 | 20.6 | 74.6
28229 - PIAZZA PPTO C | P-165 | Tremie 1" | Concreto | Plazoleta pantalla tramo H21 y pilote kely zonas comunes #93 | 2026-06-11 | 2026-06-14 | 2026-06-18 | 3 | 27.6 | 20.1 | 72.8
28229 - PIAZZA PPTO C | P-167 | Tremie 1" | Concreto | Zonas comunes pilote kely #115 y pilote lely #113 y pantalla tramo M-08 | 2026-06-12 | 2026-07-10 | 2026-07-15 | 28 | 27.6 | 40.6 | 147.1
28229 - PIAZZA PPTO C | P-167 | Tremie 1" | Concreto | Zonas comunes pilote kely #115 y pilote lely #113 y pantalla tramo M-08 | 2026-06-12 | 2026-07-10 | 2026-07-15 | 28 | 27.6 | 39.9 | 144.6
28229 - PIAZZA PPTO C | P-167 | Tremie 1" | Concreto | Zonas comunes pilote kely #115 y pilote lely #113 y pantalla tramo M-08 | 2026-06-12 | 2026-07-10 | 2026-07-15 | 28 | 27.6 | 41.2 | 149.3
28229 - PIAZZA PPTO C | P-167 | Tremie 1" | Concreto | Zonas comunes pilote kely #115 y pilote lely #113 y pantalla tramo M-08 | 2026-06-12 | 2026-06-26 | 2026-07-01 | 14 | 27.6 | 34.2 | 123.9
28229 - PIAZZA PPTO C | P-167 | Tremie 1" | Concreto | Zonas comunes pilote kely #115 y pilote lely #113 y pantalla tramo M-08 | 2026-06-12 | 2026-06-26 | 2026-07-01 | 14 | 27.6 | 33.8 | 122.5
28229 - PIAZZA PPTO C | P-167 | Tremie 1" | Concreto | Zonas comunes pilote kely #115 y pilote lely #113 y pantalla tramo M-08 | 2026-06-12 | 2026-06-19 | 2026-06-22 | 7 | 27.6 | 28.8 | 104.3
28229 - PIAZZA PPTO C | P-167 | Tremie 1" | Concreto | Zonas comunes pilote kely #115 y pilote lely #113 y pantalla tramo M-08 | 2026-06-12 | 2026-06-19 | 2026-06-22 | 7 | 27.6 | 28.6 | 103.6
28229 - PIAZZA PPTO C | P-167 | Tremie 1" | Concreto | Zonas comunes pilote kely #115 y pilote lely #113 y pantalla tramo M-08 | 2026-06-12 | 2026-06-15 | 2026-06-18 | 3 | 27.6 | 24.7 | 89.5
28229 - PIAZZA PPTO C | P-167 | Tremie 1" | Concreto | Zonas comunes pilote kely #115 y pilote lely #113 y pantalla tramo M-08 | 2026-06-12 | 2026-06-15 | 2026-06-18 | 3 | 27.6 | 24.3 | 88
28229 - PIAZZA PPTO C | P-177 | Tremie 1" | Concreto | Plazoleta pantalla tramo H-16 y pilote kelly zonas comunes #43 | 2026-06-22 | 2026-07-20 | 2026-07-22 | 28 | 27.6 | 34.1 | 123.6
28229 - PIAZZA PPTO C | P-177 | Tremie 1" | Concreto | Plazoleta pantalla tramo H-16 y pilote kelly zonas comunes #43 | 2026-06-22 | 2026-07-20 | 2026-07-22 | 28 | 27.6 | 35 | 126.8
28229 - PIAZZA PPTO C | P-177 | Tremie 1" | Concreto | Plazoleta pantalla tramo H-16 y pilote kelly zonas comunes #43 | 2026-06-22 | 2026-07-20 | 2026-07-22 | 28 | 27.6 | 34.7 | 125.7
28229 - PIAZZA PPTO C | P-177 | Tremie 1" | Concreto | Plazoleta pantalla tramo H-16 y pilote kelly zonas comunes #43 | 2026-06-22 | 2026-07-06 | 2026-07-07 | 14 | 27.6 | 29.3 | 106.2
28229 - PIAZZA PPTO C | P-177 | Tremie 1" | Concreto | Plazoleta pantalla tramo H-16 y pilote kelly zonas comunes #43 | 2026-06-22 | 2026-07-06 | 2026-07-07 | 14 | 27.6 | 28.4 | 102.9
28229 - PIAZZA PPTO C | P-177 | Tremie 1" | Concreto | Plazoleta pantalla tramo H-16 y pilote kelly zonas comunes #43 | 2026-06-22 | 2026-06-29 | 2026-07-01 | 7 | 27.6 | 24.8 | 89.9
28229 - PIAZZA PPTO C | P-177 | Tremie 1" | Concreto | Plazoleta pantalla tramo H-16 y pilote kelly zonas comunes #43 | 2026-06-22 | 2026-06-29 | 2026-07-01 | 7 | 27.6 | 25.2 | 91.3
28229 - PIAZZA PPTO C | P-177 | Tremie 1" | Concreto | Plazoleta pantalla tramo H-16 y pilote kelly zonas comunes #43 | 2026-06-22 | 2026-06-25 | 2026-07-01 | 3 | 27.6 | 19.4 | 70.3
28229 - PIAZZA PPTO C | P-177 | Tremie 1" | Concreto | Plazoleta pantalla tramo H-16 y pilote kelly zonas comunes #43 | 2026-06-22 | 2026-06-25 | 2026-07-01 | 3 | 27.6 | 19.1 | 69.2
28229 - PIAZZA PPTO C | P-178 | Tremie 1" | Concreto | Pilote kelly zonas comunes #112 y pantalla tramo M-10 plazoleta | 2026-06-23 | 2026-07-21 | 2026-07-22 | 28 | 27.6 | 36.4 | 131.9
28229 - PIAZZA PPTO C | P-178 | Tremie 1" | Concreto | Pilote kelly zonas comunes #112 y pantalla tramo M-10 plazoleta | 2026-06-23 | 2026-07-21 | 2026-07-22 | 28 | 27.6 | 35.6 | 129
28229 - PIAZZA PPTO C | P-178 | Tremie 1" | Concreto | Pilote kelly zonas comunes #112 y pantalla tramo M-10 plazoleta | 2026-06-23 | 2026-07-21 | 2026-07-22 | 28 | 27.6 | 36 | 130.4
28229 - PIAZZA PPTO C | P-178 | Tremie 1" | Concreto | Pilote kelly zonas comunes #112 y pantalla tramo M-10 plazoleta | 2026-06-23 | 2026-07-07 | 2026-07-07 | 14 | 27.6 | 30.1 | 109.1
28229 - PIAZZA PPTO C | P-178 | Tremie 1" | Concreto | Pilote kelly zonas comunes #112 y pantalla tramo M-10 plazoleta | 2026-06-23 | 2026-07-07 | 2026-07-07 | 14 | 27.6 | 28.8 | 104.3
28229 - PIAZZA PPTO C | P-178 | Tremie 1" | Concreto | Pilote kelly zonas comunes #112 y pantalla tramo M-10 plazoleta | 2026-06-23 | 2026-06-30 | 2026-07-01 | 7 | 27.6 | 24.9 | 90.2
28229 - PIAZZA PPTO C | P-178 | Tremie 1" | Concreto | Pilote kelly zonas comunes #112 y pantalla tramo M-10 plazoleta | 2026-06-23 | 2026-06-30 | 2026-07-01 | 7 | 27.6 | 24.6 | 89.1
28229 - PIAZZA PPTO C | P-178 | Tremie 1" | Concreto | Pilote kelly zonas comunes #112 y pantalla tramo M-10 plazoleta | 2026-06-23 | 2026-06-26 | 2026-07-01 | 3 | 27.6 | 17.2 | 62.3
28229 - PIAZZA PPTO C | P-178 | Tremie 1" | Concreto | Pilote kelly zonas comunes #112 y pantalla tramo M-10 plazoleta | 2026-06-23 | 2026-06-26 | 2026-07-01 | 3 | 27.6 | 16.9 | 61.2
28229 - PIAZZA PPTO C | P-182 | Tremie 1" | Concreto | Zonas comunes pilote kely # 122 y pantalla tramo H-17 plazoleta | 2026-06-30 | 2026-07-28 | 2026-07-28 | 28 | 27.6 | 34.1 | 123.6
28229 - PIAZZA PPTO C | P-182 | Tremie 1" | Concreto | Zonas comunes pilote kely # 122 y pantalla tramo H-17 plazoleta | 2026-06-30 | 2026-07-28 | 2026-07-28 | 28 | 27.6 | 32.7 | 118.5
28229 - PIAZZA PPTO C | P-182 | Tremie 1" | Concreto | Zonas comunes pilote kely # 122 y pantalla tramo H-17 plazoleta | 2026-06-30 | 2026-07-28 | 2026-07-28 | 28 | 27.6 | 33.5 | 121.4
28229 - PIAZZA PPTO C | P-182 | Tremie 1" | Concreto | Zonas comunes pilote kely # 122 y pantalla tramo H-17 plazoleta | 2026-06-30 | 2026-07-14 | 2026-07-15 | 14 | 27.6 | 26.2 | 94.9
28229 - PIAZZA PPTO C | P-182 | Tremie 1" | Concreto | Zonas comunes pilote kely # 122 y pantalla tramo H-17 plazoleta | 2026-06-30 | 2026-07-14 | 2026-07-15 | 14 | 27.6 | 25.8 | 93.5
28229 - PIAZZA PPTO C | P-182 | Tremie 1" | Concreto | Zonas comunes pilote kely # 122 y pantalla tramo H-17 plazoleta | 2026-06-30 | 2026-07-07 | 2026-07-07 | 7 | 27.6 | 20.8 | 75.4
28229 - PIAZZA PPTO C | P-182 | Tremie 1" | Concreto | Zonas comunes pilote kely # 122 y pantalla tramo H-17 plazoleta | 2026-06-30 | 2026-07-07 | 2026-07-07 | 7 | 27.6 | 20.6 | 74.6
28229 - PIAZZA PPTO C | P-182 | Tremie 1" | Concreto | Zonas comunes pilote kely # 122 y pantalla tramo H-17 plazoleta | 2026-06-30 | 2026-07-03 | 2026-07-07 | 3 | 27.6 | 13.3 | 48.2
28229 - PIAZZA PPTO C | P-182 | Tremie 1" | Concreto | Zonas comunes pilote kely # 122 y pantalla tramo H-17 plazoleta | 2026-06-30 | 2026-07-03 | 2026-07-07 | 3 | 27.6 | 12.8 | 46.4
28229 - PIAZZA PPTO C | P-200 | Tremie 1" | Concreto | Pilote kelu zonas comunes # 18 | 2026-07-21 | 2026-08-18 | 2026-08-19 | 28 | 27.6 | 35.8 | 129.7
28229 - PIAZZA PPTO C | P-200 | Tremie 1" | Concreto | Pilote kelu zonas comunes # 18 | 2026-07-21 | 2026-08-18 | 2026-08-19 | 28 | 27.6 | 36 | 130.4
28229 - PIAZZA PPTO C | P-200 | Tremie 1" | Concreto | Pilote kelu zonas comunes # 18 | 2026-07-21 | 2026-08-18 | 2026-08-19 | 28 | 27.6 | 35.2 | 127.5
28229 - PIAZZA PPTO C | P-200 | Tremie 1" | Concreto | Pilote kelu zonas comunes # 18 | 2026-07-21 | 2026-08-04 | 2026-08-04 | 14 | 27.6 | 29.6 | 107.2
28229 - PIAZZA PPTO C | P-200 | Tremie 1" | Concreto | Pilote kelu zonas comunes # 18 | 2026-07-21 | 2026-08-04 | 2026-08-04 | 14 | 27.6 | 29.3 | 106.2
28229 - PIAZZA PPTO C | P-200 | Tremie 1" | Concreto | Pilote kelu zonas comunes # 18 | 2026-07-21 | 2026-07-28 | 2026-07-28 | 7 | 27.6 | 21.4 | 77.5
28229 - PIAZZA PPTO C | P-200 | Tremie 1" | Concreto | Pilote kelu zonas comunes # 18 | 2026-07-21 | 2026-07-28 | 2026-07-28 | 7 | 27.6 | 21.1 | 76.4
28229 - PIAZZA PPTO C | P-200 | Tremie 1" | Concreto | Pilote kelu zonas comunes # 18 | 2026-07-21 | 2026-07-24 | 2026-07-27 | 3 | 27.6 | 14.6 | 52.9
28229 - PIAZZA PPTO C | P-200 | Tremie 1" | Concreto | Pilote kelu zonas comunes # 18 | 2026-07-21 | 2026-07-24 | 2026-07-27 | 3 | 27.6 | 14 | 50.7
28229 - PIAZZA PPTO C | P-203 | Tremie 1/2" | Concreto | Pilote Kelly torre 3 #324 y pilote Kelly #302 | 2026-07-27 | 2026-08-24 | 2026-08-25 | 28 | 34.5 | 45.3 | 131.3
28229 - PIAZZA PPTO C | P-203 | Tremie 1/2" | Concreto | Pilote Kelly torre 3 #324 y pilote Kelly #302 | 2026-07-27 | 2026-08-24 | 2026-08-25 | 28 | 34.5 | 43.4 | 125.8
28229 - PIAZZA PPTO C | P-203 | Tremie 1/2" | Concreto | Pilote Kelly torre 3 #324 y pilote Kelly #302 | 2026-07-27 | 2026-08-24 | 2026-08-25 | 28 | 34.5 | 44.4 | 128.7
28229 - PIAZZA PPTO C | P-203 | Tremie 1/2" | Concreto | Pilote Kelly torre 3 #324 y pilote Kelly #302 | 2026-07-27 | 2026-08-10 | 2026-08-11 | 14 | 34.5 | 37.2 | 107.8
28229 - PIAZZA PPTO C | P-203 | Tremie 1/2" | Concreto | Pilote Kelly torre 3 #324 y pilote Kelly #302 | 2026-07-27 | 2026-08-10 | 2026-08-11 | 14 | 34.5 | 38.1 | 110.4
28229 - PIAZZA PPTO C | P-203 | Tremie 1/2" | Concreto | Pilote Kelly torre 3 #324 y pilote Kelly #302 | 2026-07-27 | 2026-08-03 | 2026-08-04 | 7 | 34.5 | 32.2 | 93.3
28229 - PIAZZA PPTO C | P-203 | Tremie 1/2" | Concreto | Pilote Kelly torre 3 #324 y pilote Kelly #302 | 2026-07-27 | 2026-08-03 | 2026-08-04 | 7 | 34.5 | 31.9 | 92.5
28229 - PIAZZA PPTO C | P-203 | Tremie 1/2" | Concreto | Pilote Kelly torre 3 #324 y pilote Kelly #302 | 2026-07-27 | 2026-07-30 | 2026-08-03 | 3 | 34.5 | 18 | 52.2
28229 - PIAZZA PPTO C | P-203 | Tremie 1/2" | Concreto | Pilote Kelly torre 3 #324 y pilote Kelly #302 | 2026-07-27 | 2026-07-30 | 2026-08-03 | 3 | 34.5 | 17.7 | 51.3
28229 - PIAZZA PPTO C | P-204 | Tremie 1/2" | Concreto | Pilote Kelly torre 3 #311 | 2026-07-28 | 2026-08-25 | 2026-08-25 | 28 | 34.5 | 52.3 | 151.6
28229 - PIAZZA PPTO C | P-204 | Tremie 1/2" | Concreto | Pilote Kelly torre 3 #311 | 2026-07-28 | 2026-08-25 | 2026-08-25 | 28 | 34.5 | 50.5 | 146.4
28229 - PIAZZA PPTO C | P-204 | Tremie 1/2" | Concreto | Pilote Kelly torre 3 #311 | 2026-07-28 | 2026-08-25 | 2026-08-25 | 28 | 34.5 | 51.7 | 149.9
28229 - PIAZZA PPTO C | P-204 | Tremie 1/2" | Concreto | Pilote Kelly torre 3 #311 | 2026-07-28 | 2026-08-11 | 2026-08-11 | 14 | 34.5 | 43.7 | 126.7
28229 - PIAZZA PPTO C | P-204 | Tremie 1/2" | Concreto | Pilote Kelly torre 3 #311 | 2026-07-28 | 2026-08-11 | 2026-08-11 | 14 | 34.5 | 43.4 | 125.8
28229 - PIAZZA PPTO C | P-204 | Tremie 1/2" | Concreto | Pilote Kelly torre 3 #311 | 2026-07-28 | 2026-08-04 | 2026-08-04 | 7 | 34.5 | 36.6 | 106.1
28229 - PIAZZA PPTO C | P-204 | Tremie 1/2" | Concreto | Pilote Kelly torre 3 #311 | 2026-07-28 | 2026-08-04 | 2026-08-04 | 7 | 34.5 | 36.4 | 105.5
28229 - PIAZZA PPTO C | P-204 | Tremie 1/2" | Concreto | Pilote Kelly torre 3 #311 | 2026-07-28 | 2026-07-31 | 2026-08-03 | 3 | 34.5 | 18.9 | 54.8
28229 - PIAZZA PPTO C | P-204 | Tremie 1/2" | Concreto | Pilote Kelly torre 3 #311 | 2026-07-28 | 2026-07-31 | 2026-08-03 | 3 | 34.5 | 19 | 55.1
28229 - PIAZZA PPTO C | P-205 | Tremie 1/2" | Concreto | Pilote Kelly torre 3 #320 | 2026-07-28 | 2026-08-25 | 2026-08-25 | 28 | 34.5 | 55.4 | 160.6
28229 - PIAZZA PPTO C | P-205 | Tremie 1/2" | Concreto | Pilote Kelly torre 3 #320 | 2026-07-28 | 2026-08-25 | 2026-08-25 | 28 | 34.5 | 53.6 | 155.4
28229 - PIAZZA PPTO C | P-205 | Tremie 1/2" | Concreto | Pilote Kelly torre 3 #320 | 2026-07-28 | 2026-08-25 | 2026-08-25 | 28 | 34.5 | 54.6 | 158.3
28229 - PIAZZA PPTO C | P-205 | Tremie 1/2" | Concreto | Pilote Kelly torre 3 #320 | 2026-07-28 | 2026-08-11 | 2026-08-11 | 14 | 34.5 | 45.6 | 132.2
28229 - PIAZZA PPTO C | P-205 | Tremie 1/2" | Concreto | Pilote Kelly torre 3 #320 | 2026-07-28 | 2026-08-11 | 2026-08-11 | 14 | 34.5 | 45.2 | 131
28229 - PIAZZA PPTO C | P-205 | Tremie 1/2" | Concreto | Pilote Kelly torre 3 #320 | 2026-07-28 | 2026-08-04 | 2026-08-04 | 7 | 34.5 | 32.4 | 93.9
28229 - PIAZZA PPTO C | P-205 | Tremie 1/2" | Concreto | Pilote Kelly torre 3 #320 | 2026-07-28 | 2026-08-04 | 2026-08-04 | 7 | 34.5 | 32.8 | 95.1
28229 - PIAZZA PPTO C | P-205 | Tremie 1/2" | Concreto | Pilote Kelly torre 3 #320 | 2026-07-28 | 2026-07-31 | 2026-08-03 | 3 | 34.5 | 19.9 | 57.7
28229 - PIAZZA PPTO C | P-205 | Tremie 1/2" | Concreto | Pilote Kelly torre 3 #320 | 2026-07-28 | 2026-07-31 | 2026-08-03 | 3 | 34.5 | 20 | 58
28229 - PIAZZA PPTO C | P-206 | Tremie 1/2" | Concreto | Pilote Kelly torre 3 #326 | 2026-07-29 | 2026-08-26 | 2026-08-27 | 28 | 34.5 | 43.5 | 126.1
28229 - PIAZZA PPTO C | P-206 | Tremie 1/2" | Concreto | Pilote Kelly torre 3 #326 | 2026-07-29 | 2026-08-26 | 2026-08-27 | 28 | 34.5 | 43.3 | 125.5
28229 - PIAZZA PPTO C | P-206 | Tremie 1/2" | Concreto | Pilote Kelly torre 3 #326 | 2026-07-29 | 2026-08-26 | 2026-08-27 | 28 | 34.5 | 44 | 127.5
28229 - PIAZZA PPTO C | P-206 | Tremie 1/2" | Concreto | Pilote Kelly torre 3 #326 | 2026-07-29 | 2026-08-12 | 2026-08-13 | 14 | 34.5 | 36.6 | 106.1
28229 - PIAZZA PPTO C | P-206 | Tremie 1/2" | Concreto | Pilote Kelly torre 3 #326 | 2026-07-29 | 2026-08-12 | 2026-08-13 | 14 | 34.5 | 36 | 104.3
28229 - PIAZZA PPTO C | P-206 | Tremie 1/2" | Concreto | Pilote Kelly torre 3 #326 | 2026-07-29 | 2026-08-05 | 2026-08-06 | 7 | 34.5 | 30 | 87
28229 - PIAZZA PPTO C | P-206 | Tremie 1/2" | Concreto | Pilote Kelly torre 3 #326 | 2026-07-29 | 2026-08-05 | 2026-08-06 | 7 | 34.5 | 29.8 | 86.4
28229 - PIAZZA PPTO C | P-206 | Tremie 1/2" | Concreto | Pilote Kelly torre 3 #326 | 2026-07-29 | 2026-08-01 | 2026-08-03 | 3 | 34.5 | 20.8 | 60.3
28229 - PIAZZA PPTO C | P-206 | Tremie 1/2" | Concreto | Pilote Kelly torre 3 #326 | 2026-07-29 | 2026-08-01 | 2026-08-03 | 3 | 34.5 | 20.3 | 58.8
28229 - PIAZZA PPTO C | P-209 | Tremie 1/2" | Concreto | Pilote Kely torre 3 #328 | 2026-07-30 | 2026-08-27 | 2026-08-27 | 28 | 34.5 | 48.7 | 141.2
28229 - PIAZZA PPTO C | P-209 | Tremie 1/2" | Concreto | Pilote Kely torre 3 #328 | 2026-07-30 | 2026-08-27 | 2026-08-27 | 28 | 34.5 | 49.5 | 143.5
28229 - PIAZZA PPTO C | P-209 | Tremie 1/2" | Concreto | Pilote Kely torre 3 #328 | 2026-07-30 | 2026-08-27 | 2026-08-27 | 28 | 34.5 | 50.2 | 145.5
28229 - PIAZZA PPTO C | P-209 | Tremie 1/2" | Concreto | Pilote Kely torre 3 #328 | 2026-07-30 | 2026-08-13 | 2026-08-13 | 14 | 34.5 | 41.2 | 119.4
28229 - PIAZZA PPTO C | P-209 | Tremie 1/2" | Concreto | Pilote Kely torre 3 #328 | 2026-07-30 | 2026-08-13 | 2026-08-13 | 14 | 34.5 | 40.7 | 118
28229 - PIAZZA PPTO C | P-209 | Tremie 1/2" | Concreto | Pilote Kely torre 3 #328 | 2026-07-30 | 2026-08-06 | 2026-08-11 | 7 | 34.5 | 34.4 | 99.7
28229 - PIAZZA PPTO C | P-209 | Tremie 1/2" | Concreto | Pilote Kely torre 3 #328 | 2026-07-30 | 2026-08-06 | 2026-08-11 | 7 | 34.5 | 34.8 | 100.9
28229 - PIAZZA PPTO C | P-209 | Tremie 1/2" | Concreto | Pilote Kely torre 3 #328 | 2026-07-30 | 2026-08-04 | 2026-08-11 | 5 | 34.5 | 30 | 87
28229 - PIAZZA PPTO C | P-209 | Tremie 1/2" | Concreto | Pilote Kely torre 3 #328 | 2026-07-30 | 2026-08-04 | 2026-08-11 | 5 | 34.5 | 29.4 | 85.2
28229 - PIAZZA PPTO C | P-210 | Tremie 1/2" | Concreto | Pilote Kely torre 3 #322 y pilote Kely #327 | 2026-07-31 | 2026-08-28 | 2026-08-28 | 28 | 34.5 | 43.8 | 127
28229 - PIAZZA PPTO C | P-210 | Tremie 1/2" | Concreto | Pilote Kely torre 3 #322 y pilote Kely #327 | 2026-07-31 | 2026-08-28 | 2026-08-28 | 28 | 34.5 | 43.5 | 126.1
28229 - PIAZZA PPTO C | P-210 | Tremie 1/2" | Concreto | Pilote Kely torre 3 #322 y pilote Kely #327 | 2026-07-31 | 2026-08-28 | 2026-08-28 | 28 | 34.5 | 42.9 | 124.3
28229 - PIAZZA PPTO C | P-210 | Tremie 1/2" | Concreto | Pilote Kely torre 3 #322 y pilote Kely #327 | 2026-07-31 | 2026-08-14 | 2026-08-19 | 14 | 34.5 | 35.1 | 101.7
28229 - PIAZZA PPTO C | P-210 | Tremie 1/2" | Concreto | Pilote Kely torre 3 #322 y pilote Kely #327 | 2026-07-31 | 2026-08-14 | 2026-08-19 | 14 | 34.5 | 36.1 | 104.6
28229 - PIAZZA PPTO C | P-210 | Tremie 1/2" | Concreto | Pilote Kely torre 3 #322 y pilote Kely #327 | 2026-07-31 | 2026-08-07 | 2026-08-11 | 7 | 34.5 | 31.4 | 91
28229 - PIAZZA PPTO C | P-210 | Tremie 1/2" | Concreto | Pilote Kely torre 3 #322 y pilote Kely #327 | 2026-07-31 | 2026-08-07 | 2026-08-11 | 7 | 34.5 | 31.1 | 90.1
28229 - PIAZZA PPTO C | P-210 | Tremie 1/2" | Concreto | Pilote Kely torre 3 #322 y pilote Kely #327 | 2026-07-31 | 2026-08-04 | 2026-08-11 | 4 | 34.5 | 26.9 | 78
28229 - PIAZZA PPTO C | P-210 | Tremie 1/2" | Concreto | Pilote Kely torre 3 #322 y pilote Kely #327 | 2026-07-31 | 2026-08-04 | 2026-08-11 | 4 | 34.5 | 26.8 | 77.7
28229 - PIAZZA PPTO C | P-216 | Tremie 1 / 2" | Concreto | Pilote kely torre 3 # 265 pilote kely #268 | 2026-08-06 | 2026-09-03 | 2026-09-11 | 28 | 34.5 | 47.4 | 137.4
28229 - PIAZZA PPTO C | P-216 | Tremie 1 / 2" | Concreto | Pilote kely torre 3 # 265 pilote kely #268 | 2026-08-06 | 2026-09-03 | 2026-09-11 | 28 | 34.5 | 46.2 | 133.9
28229 - PIAZZA PPTO C | P-216 | Tremie 1 / 2" | Concreto | Pilote kely torre 3 # 265 pilote kely #268 | 2026-08-06 | 2026-09-03 | 2026-09-11 | 28 | 34.5 | 48 | 139.1
28229 - PIAZZA PPTO C | P-216 | Tremie 1 / 2" | Concreto | Pilote kely torre 3 # 265 pilote kely #268 | 2026-08-06 | 2026-08-20 | 2026-08-21 | 14 | 34.5 | 40.3 | 116.8
28229 - PIAZZA PPTO C | P-216 | Tremie 1 / 2" | Concreto | Pilote kely torre 3 # 265 pilote kely #268 | 2026-08-06 | 2026-08-20 | 2026-08-21 | 14 | 34.5 | 40.8 | 118.3
28229 - PIAZZA PPTO C | P-216 | Tremie 1 / 2" | Concreto | Pilote kely torre 3 # 265 pilote kely #268 | 2026-08-06 | 2026-08-13 | 2026-08-19 | 7 | 34.5 | 32.5 | 94.2
28229 - PIAZZA PPTO C | P-216 | Tremie 1 / 2" | Concreto | Pilote kely torre 3 # 265 pilote kely #268 | 2026-08-06 | 2026-08-13 | 2026-08-19 | 7 | 34.5 | 33.6 | 97.4
28229 - PIAZZA PPTO C | P-216 | Tremie 1 / 2" | Concreto | Pilote kely torre 3 # 265 pilote kely #268 | 2026-08-06 | 2026-08-11 | 2026-08-13 | 5 | 34.5 | 25.1 | 72.8
28229 - PIAZZA PPTO C | P-216 | Tremie 1 / 2" | Concreto | Pilote kely torre 3 # 265 pilote kely #268 | 2026-08-06 | 2026-08-11 | 2026-08-13 | 5 | 34.5 | 25.3 | 73.3
28229 - PIAZZA PPTO C | P-224 | Tremie 1/2" | Concreto | Pilote kely torre 3 #298 | 2026-08-18 | 2026-09-15 | 2026-09-16 | 28 | 34.5 | 38.5 | 111.6
28229 - PIAZZA PPTO C | P-224 | Tremie 1/2" | Concreto | Pilote kely torre 3 #298 | 2026-08-18 | 2026-09-15 | 2026-09-16 | 28 | 34.5 | 38.9 | 112.8
28229 - PIAZZA PPTO C | P-224 | Tremie 1/2" | Concreto | Pilote kely torre 3 #298 | 2026-08-18 | 2026-09-15 | 2026-09-16 | 28 | 34.5 | 37.7 | 109.3
28229 - PIAZZA PPTO C | P-224 | Tremie 1/2" | Concreto | Pilote kely torre 3 #298 | 2026-08-18 | 2026-09-01 | 2026-09-02 | 14 | 34.5 | 33.3 | 96.5
28229 - PIAZZA PPTO C | P-224 | Tremie 1/2" | Concreto | Pilote kely torre 3 #298 | 2026-08-18 | 2026-09-01 | 2026-09-02 | 14 | 34.5 | 32.4 | 93.9
28229 - PIAZZA PPTO C | P-224 | Tremie 1/2" | Concreto | Pilote kely torre 3 #298 | 2026-08-18 | 2026-08-25 | 2026-08-27 | 7 | 34.5 | 24.2 | 70.1
28229 - PIAZZA PPTO C | P-224 | Tremie 1/2" | Concreto | Pilote kely torre 3 #298 | 2026-08-18 | 2026-08-25 | 2026-08-27 | 7 | 34.5 | 23.5 | 68.1
28229 - PIAZZA PPTO C | P-224 | Tremie 1/2" | Concreto | Pilote kely torre 3 #298 | 2026-08-18 | 2026-08-21 | 2026-08-25 | 3 | 34.5 | 16.7 | 48.4
28229 - PIAZZA PPTO C | P-224 | Tremie 1/2" | Concreto | Pilote kely torre 3 #298 | 2026-08-18 | 2026-08-21 | 2026-08-25 | 3 | 34.5 | 15.8 | 45.8
28229 - PIAZZA PPTO C | P-225 | Tremie 1/2" | Concreto | Pilote kely torre 3 #310 | 2026-08-18 | 2026-09-15 | 2026-09-16 | 28 | 34.5 | 44 | 127.5
28229 - PIAZZA PPTO C | P-225 | Tremie 1/2" | Concreto | Pilote kely torre 3 #310 | 2026-08-18 | 2026-09-15 | 2026-09-16 | 28 | 34.5 | 43.7 | 126.7
28229 - PIAZZA PPTO C | P-225 | Tremie 1/2" | Concreto | Pilote kely torre 3 #310 | 2026-08-18 | 2026-09-15 | 2026-09-16 | 28 | 34.5 | 44.2 | 128.1
28229 - PIAZZA PPTO C | P-225 | Tremie 1/2" | Concreto | Pilote kely torre 3 #310 | 2026-08-18 | 2026-09-01 | 2026-09-02 | 14 | 34.5 | 36.5 | 105.8
28229 - PIAZZA PPTO C | P-225 | Tremie 1/2" | Concreto | Pilote kely torre 3 #310 | 2026-08-18 | 2026-09-01 | 2026-09-02 | 14 | 34.5 | 37 | 107.2
28229 - PIAZZA PPTO C | P-225 | Tremie 1/2" | Concreto | Pilote kely torre 3 #310 | 2026-08-18 | 2026-08-25 | 2026-08-27 | 7 | 34.5 | 31.5 | 91.3
28229 - PIAZZA PPTO C | P-225 | Tremie 1/2" | Concreto | Pilote kely torre 3 #310 | 2026-08-18 | 2026-08-25 | 2026-08-27 | 7 | 34.5 | 31.9 | 92.5
28229 - PIAZZA PPTO C | P-225 | Tremie 1/2" | Concreto | Pilote kely torre 3 #310 | 2026-08-18 | 2026-08-21 | 2026-08-25 | 3 | 34.5 | 22.9 | 66.4
28229 - PIAZZA PPTO C | P-225 | Tremie 1/2" | Concreto | Pilote kely torre 3 #310 | 2026-08-18 | 2026-08-21 | 2026-08-25 | 3 | 34.5 | 22.2 | 64.3
28229 - PIAZZA PPTO C | P-232 | Tremie 1/2" | Concreto | Pilote kely torre 3#294 | 2026-08-26 | 2026-09-23 | 2026-09-25 | 28 | 34.5 | 38.9 | 112.8
28229 - PIAZZA PPTO C | P-232 | Tremie 1/2" | Concreto | Pilote kely torre 3#294 | 2026-08-26 | 2026-09-23 | 2026-09-25 | 28 | 34.5 | 37.8 | 109.6
28229 - PIAZZA PPTO C | P-232 | Tremie 1/2" | Concreto | Pilote kely torre 3#294 | 2026-08-26 | 2026-09-23 | 2026-09-25 | 28 | 34.5 | 38.4 | 111.3
28229 - PIAZZA PPTO C | P-232 | Tremie 1/2" | Concreto | Pilote kely torre 3#294 | 2026-08-26 | 2026-09-09 | 2026-09-11 | 14 | 34.5 | 30.6 | 88.7
28229 - PIAZZA PPTO C | P-232 | Tremie 1/2" | Concreto | Pilote kely torre 3#294 | 2026-08-26 | 2026-09-09 | 2026-09-11 | 14 | 34.5 | 30.9 | 89.6
28229 - PIAZZA PPTO C | P-232 | Tremie 1/2" | Concreto | Pilote kely torre 3#294 | 2026-08-26 | 2026-09-02 | 2026-09-02 | 7 | 34.5 | 26.9 | 78
28229 - PIAZZA PPTO C | P-232 | Tremie 1/2" | Concreto | Pilote kely torre 3#294 | 2026-08-26 | 2026-09-02 | 2026-09-02 | 7 | 34.5 | 26.4 | 76.5
28229 - PIAZZA PPTO C | P-232 | Tremie 1/2" | Concreto | Pilote kely torre 3#294 | 2026-08-26 | 2026-09-01 | 2026-09-02 | 6 | 34.5 | 22.8 | 66.1
28229 - PIAZZA PPTO C | P-232 | Tremie 1/2" | Concreto | Pilote kely torre 3#294 | 2026-08-26 | 2026-09-01 | 2026-09-02 | 6 | 34.5 | 22.3 | 64.6
28229 - PIAZZA PPTO C | P-233 | Tremie 1/2" | Concreto | Pilote kely torre 3 #306 | 2026-08-26 | 2026-09-23 | 2026-09-25 | 28 | 34.5 | 39.6 | 114.8
28229 - PIAZZA PPTO C | P-233 | Tremie 1/2" | Concreto | Pilote kely torre 3 #306 | 2026-08-26 | 2026-09-23 | 2026-09-25 | 28 | 34.5 | 38.6 | 111.9
28229 - PIAZZA PPTO C | P-233 | Tremie 1/2" | Concreto | Pilote kely torre 3 #306 | 2026-08-26 | 2026-09-23 | 2026-09-25 | 28 | 34.5 | 39 | 113
28229 - PIAZZA PPTO C | P-233 | Tremie 1/2" | Concreto | Pilote kely torre 3 #306 | 2026-08-26 | 2026-09-09 | 2026-09-11 | 14 | 34.5 | 32.8 | 95.1
28229 - PIAZZA PPTO C | P-233 | Tremie 1/2" | Concreto | Pilote kely torre 3 #306 | 2026-08-26 | 2026-09-09 | 2026-09-11 | 14 | 34.5 | 33.5 | 97.1
28229 - PIAZZA PPTO C | P-233 | Tremie 1/2" | Concreto | Pilote kely torre 3 #306 | 2026-08-26 | 2026-09-02 | 2026-09-02 | 7 | 34.5 | 21.1 | 61.2
28229 - PIAZZA PPTO C | P-233 | Tremie 1/2" | Concreto | Pilote kely torre 3 #306 | 2026-08-26 | 2026-09-02 | 2026-09-02 | 7 | 34.5 | 20.9 | 60.6
28229 - PIAZZA PPTO C | P-233 | Tremie 1/2" | Concreto | Pilote kely torre 3 #306 | 2026-08-26 | 2026-09-01 | 2026-09-02 | 6 | 34.5 | 16.3 | 47.2
28229 - PIAZZA PPTO C | P-233 | Tremie 1/2" | Concreto | Pilote kely torre 3 #306 | 2026-08-26 | 2026-09-01 | 2026-09-02 | 6 | 34.5 | 16.1 | 46.7
28229 - PIAZZA PPTO C | P-234 | Tremie 1/2" | Concreto | Pilote kely torre 3 #289 | 2026-08-27 | 2026-09-24 | 2026-09-25 | 28 | 34.5 | 48.1 | 139.4
28229 - PIAZZA PPTO C | P-234 | Tremie 1/2" | Concreto | Pilote kely torre 3 #289 | 2026-08-27 | 2026-09-24 | 2026-09-25 | 28 | 34.5 | 48.8 | 141.4
28229 - PIAZZA PPTO C | P-234 | Tremie 1/2" | Concreto | Pilote kely torre 3 #289 | 2026-08-27 | 2026-09-24 | 2026-09-25 | 28 | 34.5 | 47.3 | 137.1
28229 - PIAZZA PPTO C | P-234 | Tremie 1/2" | Concreto | Pilote kely torre 3 #289 | 2026-08-27 | 2026-09-10 | 2026-09-11 | 14 | 34.5 | 41 | 118.8
28229 - PIAZZA PPTO C | P-234 | Tremie 1/2" | Concreto | Pilote kely torre 3 #289 | 2026-08-27 | 2026-09-10 | 2026-09-11 | 14 | 34.5 | 39.9 | 115.7
28229 - PIAZZA PPTO C | P-234 | Tremie 1/2" | Concreto | Pilote kely torre 3 #289 | 2026-08-27 | 2026-09-03 | 2026-09-11 | 7 | 34.5 | 29.4 | 85.2
28229 - PIAZZA PPTO C | P-234 | Tremie 1/2" | Concreto | Pilote kely torre 3 #289 | 2026-08-27 | 2026-09-03 | 2026-09-11 | 7 | 34.5 | 29.6 | 85.8
28229 - PIAZZA PPTO C | P-234 | Tremie 1/2" | Concreto | Pilote kely torre 3 #289 | 2026-08-27 | 2026-09-01 | 2026-09-02 | 5 | 34.5 | 24 | 69.6
28229 - PIAZZA PPTO C | P-234 | Tremie 1/2" | Concreto | Pilote kely torre 3 #289 | 2026-08-27 | 2026-09-01 | 2026-09-02 | 5 | 34.5 | 24.6 | 71.3
28229 - PIAZZA PPTO C | P-236 | Tremie 1/2" | Concreto | Pilote kely torre 3 #280 | 2026-08-27 | 2026-09-24 | 2026-09-25 | 28 | 34.5 | 40.7 | 118
28229 - PIAZZA PPTO C | P-236 | Tremie 1/2" | Concreto | Pilote kely torre 3 #280 | 2026-08-27 | 2026-09-24 | 2026-09-25 | 28 | 34.5 | 40.5 | 117.4
28229 - PIAZZA PPTO C | P-236 | Tremie 1/2" | Concreto | Pilote kely torre 3 #280 | 2026-08-27 | 2026-09-24 | 2026-09-25 | 28 | 34.5 | 39.4 | 114.2
28229 - PIAZZA PPTO C | P-236 | Tremie 1/2" | Concreto | Pilote kely torre 3 #280 | 2026-08-27 | 2026-09-10 | 2026-09-11 | 14 | 34.5 | 31.8 | 92.2
28229 - PIAZZA PPTO C | P-236 | Tremie 1/2" | Concreto | Pilote kely torre 3 #280 | 2026-08-27 | 2026-09-10 | 2026-09-11 | 14 | 34.5 | 32.2 | 93.3
28229 - PIAZZA PPTO C | P-236 | Tremie 1/2" | Concreto | Pilote kely torre 3 #280 | 2026-08-27 | 2026-09-03 | 2026-09-11 | 7 | 34.5 | 27.9 | 80.9
28229 - PIAZZA PPTO C | P-236 | Tremie 1/2" | Concreto | Pilote kely torre 3 #280 | 2026-08-27 | 2026-09-03 | 2026-09-11 | 7 | 34.5 | 26.9 | 78
28229 - PIAZZA PPTO C | P-236 | Tremie 1/2" | Concreto | Pilote kely torre 3 #280 | 2026-08-27 | 2026-09-01 | 2026-09-02 | 5 | 34.5 | 21.4 | 62
28229 - PIAZZA PPTO C | P-236 | Tremie 1/2" | Concreto | Pilote kely torre 3 #280 | 2026-08-27 | 2026-09-01 | 2026-09-02 | 5 | 34.5 | 21.2 | 61.4
28229 - PIAZZA PPTO C | P-237 | Tremie 1/2" | Concreto | Pilote kely torre 3 #264 y pilote kely #274 | 2026-08-28 | 2026-09-25 | 2026-09-25 | 28 | 34.5 | 42.5 | 123.2
28229 - PIAZZA PPTO C | P-237 | Tremie 1/2" | Concreto | Pilote kely torre 3 #264 y pilote kely #274 | 2026-08-28 | 2026-09-25 | 2026-09-25 | 28 | 34.5 | 41.5 | 120.3
28229 - PIAZZA PPTO C | P-237 | Tremie 1/2" | Concreto | Pilote kely torre 3 #264 y pilote kely #274 | 2026-08-28 | 2026-09-25 | 2026-09-25 | 28 | 34.5 | 43.4 | 125.8
28229 - PIAZZA PPTO C | P-237 | Tremie 1/2" | Concreto | Pilote kely torre 3 #264 y pilote kely #274 | 2026-08-28 | 2026-09-11 | 2026-09-14 | 14 | 34.5 | 35.3 | 102.3
28229 - PIAZZA PPTO C | P-237 | Tremie 1/2" | Concreto | Pilote kely torre 3 #264 y pilote kely #274 | 2026-08-28 | 2026-09-11 | 2026-09-14 | 14 | 34.5 | 35.8 | 103.8
28229 - PIAZZA PPTO C | P-237 | Tremie 1/2" | Concreto | Pilote kely torre 3 #264 y pilote kely #274 | 2026-08-28 | 2026-09-04 | 2026-09-09 | 7 | 34.5 | 31.5 | 91.3
28229 - PIAZZA PPTO C | P-237 | Tremie 1/2" | Concreto | Pilote kely torre 3 #264 y pilote kely #274 | 2026-08-28 | 2026-09-04 | 2026-09-09 | 7 | 34.5 | 31.9 | 92.5
28229 - PIAZZA PPTO C | P-237 | Tremie 1/2" | Concreto | Pilote kely torre 3 #264 y pilote kely #274 | 2026-08-28 | 2026-09-01 | 2026-09-02 | 4 | 34.5 | 21.2 | 61.4
28229 - PIAZZA PPTO C | P-237 | Tremie 1/2" | Concreto | Pilote kely torre 3 #264 y pilote kely #274 | 2026-08-28 | 2026-09-01 | 2026-09-02 | 4 | 34.5 | 20.3 | 58.8
28229 - PIAZZA PPTO C | P-239 | Tremie 1/2" | Concreto | Pilote kely torre 3 #286 | 2026-09-01 | 2026-09-29 | 2026-09-29 | 28 | 34.5 | 44.1 | 127.8
28229 - PIAZZA PPTO C | P-239 | Tremie 1/2" | Concreto | Pilote kely torre 3 #286 | 2026-09-01 | 2026-09-29 | 2026-09-29 | 28 | 34.5 | 42.6 | 123.5
28229 - PIAZZA PPTO C | P-239 | Tremie 1/2" | Concreto | Pilote kely torre 3 #286 | 2026-09-01 | 2026-09-29 | 2026-09-29 | 28 | 34.5 | 44.5 | 129
28229 - PIAZZA PPTO C | P-239 | Tremie 1/2" | Concreto | Pilote kely torre 3 #286 | 2026-09-01 | 2026-09-15 | 2026-09-16 | 14 | 34.5 | 36 | 104.3
28229 - PIAZZA PPTO C | P-239 | Tremie 1/2" | Concreto | Pilote kely torre 3 #286 | 2026-09-01 | 2026-09-15 | 2026-09-16 | 14 | 34.5 | 36.3 | 105.2
28229 - PIAZZA PPTO C | P-239 | Tremie 1/2" | Concreto | Pilote kely torre 3 #286 | 2026-09-01 | 2026-09-08 | 2026-09-11 | 7 | 34.5 | 31.5 | 91.3
28229 - PIAZZA PPTO C | P-239 | Tremie 1/2" | Concreto | Pilote kely torre 3 #286 | 2026-09-01 | 2026-09-08 | 2026-09-11 | 7 | 34.5 | 31.9 | 92.5
28229 - PIAZZA PPTO C | P-239 | Tremie 1/2" | Concreto | Pilote kely torre 3 #286 | 2026-09-01 | 2026-09-04 | 2026-09-09 | 3 | 34.5 | 23.4 | 67.8
28229 - PIAZZA PPTO C | P-239 | Tremie 1/2" | Concreto | Pilote kely torre 3 #286 | 2026-09-01 | 2026-09-04 | 2026-09-09 | 3 | 34.5 | 23.6 | 68.4
28229 - PIAZZA PPTO C | P-240 | Tremie 1/2" | Concreto | Pilotes kely torre 3 # 299 | 2026-09-01 | 2026-09-29 | 2026-09-29 | 28 | 34.5 | 45.6 | 132.2
28229 - PIAZZA PPTO C | P-240 | Tremie 1/2" | Concreto | Pilotes kely torre 3 # 299 | 2026-09-01 | 2026-09-29 | 2026-09-29 | 28 | 34.5 | 44.3 | 128.4
28229 - PIAZZA PPTO C | P-240 | Tremie 1/2" | Concreto | Pilotes kely torre 3 # 299 | 2026-09-01 | 2026-09-29 | 2026-09-29 | 28 | 34.5 | 45.3 | 131.3
28229 - PIAZZA PPTO C | P-240 | Tremie 1/2" | Concreto | Pilotes kely torre 3 # 299 | 2026-09-01 | 2026-09-15 | 2026-09-16 | 14 | 34.5 | 38.3 | 111
28229 - PIAZZA PPTO C | P-240 | Tremie 1/2" | Concreto | Pilotes kely torre 3 # 299 | 2026-09-01 | 2026-09-15 | 2026-09-16 | 14 | 34.5 | 37.2 | 107.8
28229 - PIAZZA PPTO C | P-240 | Tremie 1/2" | Concreto | Pilotes kely torre 3 # 299 | 2026-09-01 | 2026-09-08 | 2026-09-11 | 7 | 34.5 | 30.9 | 89.6
28229 - PIAZZA PPTO C | P-240 | Tremie 1/2" | Concreto | Pilotes kely torre 3 # 299 | 2026-09-01 | 2026-09-08 | 2026-09-11 | 7 | 34.5 | 31.1 | 90.1
28229 - PIAZZA PPTO C | P-240 | Tremie 1/2" | Concreto | Pilotes kely torre 3 # 299 | 2026-09-01 | 2026-09-04 | 2026-09-09 | 3 | 34.5 | 29.7 | 86.1
28229 - PIAZZA PPTO C | P-240 | Tremie 1/2" | Concreto | Pilotes kely torre 3 # 299 | 2026-09-01 | 2026-09-04 | 2026-09-09 | 3 | 34.5 | 28.8 | 83.5
28229 - PIAZZA PPTO C | P-242 | Tremie 1/2" | Concreto | Pilote kely torre 3 # 297 | 2026-09-03 | 2026-10-01 | 2026-10-01 | 28 | 34.5 | 66.9 | 193.9
28229 - PIAZZA PPTO C | P-242 | Tremie 1/2" | Concreto | Pilote kely torre 3 # 297 | 2026-09-03 | 2026-10-01 | 2026-10-01 | 28 | 34.5 | 65.4 | 189.6
28229 - PIAZZA PPTO C | P-242 | Tremie 1/2" | Concreto | Pilote kely torre 3 # 297 | 2026-09-03 | 2026-10-01 | 2026-10-01 | 28 | 34.5 | 67.4 | 195.4
28229 - PIAZZA PPTO C | P-242 | Tremie 1/2" | Concreto | Pilote kely torre 3 # 297 | 2026-09-03 | 2026-09-17 | 2026-09-18 | 14 | 34.5 | 54.4 | 157.7
28229 - PIAZZA PPTO C | P-242 | Tremie 1/2" | Concreto | Pilote kely torre 3 # 297 | 2026-09-03 | 2026-09-17 | 2026-09-18 | 14 | 34.5 | 55.3 | 160.3
28229 - PIAZZA PPTO C | P-242 | Tremie 1/2" | Concreto | Pilote kely torre 3 # 297 | 2026-09-03 | 2026-09-10 | 2026-09-11 | 7 | 34.5 | 45.6 | 132.2
28229 - PIAZZA PPTO C | P-242 | Tremie 1/2" | Concreto | Pilote kely torre 3 # 297 | 2026-09-03 | 2026-09-10 | 2026-09-11 | 7 | 34.5 | 45.2 | 131
28229 - PIAZZA PPTO C | P-242 | Tremie 1/2" | Concreto | Pilote kely torre 3 # 297 | 2026-09-03 | 2026-09-08 | 2026-09-11 | 5 | 34.5 | 42.9 | 124.3
28229 - PIAZZA PPTO C | P-242 | Tremie 1/2" | Concreto | Pilote kely torre 3 # 297 | 2026-09-03 | 2026-09-08 | 2026-09-11 | 5 | 34.5 | 43.4 | 125.8
28229 - PIAZZA PPTO C | P-243 | Tremie 1/2" | Concreto | Pilote kely torre 3 # 301 | 2026-09-04 | 2026-10-02 | 2026-10-02 | 28 | 34.5 | 51 | 147.8
28229 - PIAZZA PPTO C | P-243 | Tremie 1/2" | Concreto | Pilote kely torre 3 # 301 | 2026-09-04 | 2026-10-02 | 2026-10-02 | 28 | 34.5 | 52.7 | 152.8
28229 - PIAZZA PPTO C | P-243 | Tremie 1/2" | Concreto | Pilote kely torre 3 # 301 | 2026-09-04 | 2026-10-02 | 2026-10-02 | 28 | 34.5 | 50.4 | 146.1
28229 - PIAZZA PPTO C | P-243 | Tremie 1/2" | Concreto | Pilote kely torre 3 # 301 | 2026-09-04 | 2026-09-18 | 2026-09-18 | 14 | 34.5 | 44.3 | 128.4
28229 - PIAZZA PPTO C | P-243 | Tremie 1/2" | Concreto | Pilote kely torre 3 # 301 | 2026-09-04 | 2026-09-18 | 2026-09-18 | 14 | 34.5 | 42.5 | 123.2
28229 - PIAZZA PPTO C | P-243 | Tremie 1/2" | Concreto | Pilote kely torre 3 # 301 | 2026-09-04 | 2026-09-11 | 2026-09-14 | 7 | 34.5 | 36.7 | 106.4
28229 - PIAZZA PPTO C | P-243 | Tremie 1/2" | Concreto | Pilote kely torre 3 # 301 | 2026-09-04 | 2026-09-11 | 2026-09-14 | 7 | 34.5 | 35.8 | 103.8
28229 - PIAZZA PPTO C | P-243 | Tremie 1/2" | Concreto | Pilote kely torre 3 # 301 | 2026-09-04 | 2026-09-08 | 2026-09-11 | 4 | 34.5 | 23.1 | 67
28229 - PIAZZA PPTO C | P-243 | Tremie 1/2" | Concreto | Pilote kely torre 3 # 301 | 2026-09-04 | 2026-09-08 | 2026-09-11 | 4 | 34.5 | 22.4 | 64.9
28229 - PIAZZA PPTO C | P-245 | Tremie 1/2" | Concreto | Pilotes kely torre 3 # 295 | 2026-09-04 | 2026-10-02 | 2026-10-02 | 28 | 34.5 | 54.8 | 158.8
28229 - PIAZZA PPTO C | P-245 | Tremie 1/2" | Concreto | Pilotes kely torre 3 # 295 | 2026-09-04 | 2026-10-02 | 2026-10-02 | 28 | 34.5 | 55 | 159.4
28229 - PIAZZA PPTO C | P-245 | Tremie 1/2" | Concreto | Pilotes kely torre 3 # 295 | 2026-09-04 | 2026-10-02 | 2026-10-02 | 28 | 34.5 | 56.4 | 163.5
28229 - PIAZZA PPTO C | P-245 | Tremie 1/2" | Concreto | Pilotes kely torre 3 # 295 | 2026-09-04 | 2026-09-18 | 2026-09-18 | 14 | 34.5 | 45.5 | 131.9
28229 - PIAZZA PPTO C | P-245 | Tremie 1/2" | Concreto | Pilotes kely torre 3 # 295 | 2026-09-04 | 2026-09-18 | 2026-09-18 | 14 | 34.5 | 46.5 | 134.8
28229 - PIAZZA PPTO C | P-245 | Tremie 1/2" | Concreto | Pilotes kely torre 3 # 295 | 2026-09-04 | 2026-09-11 | 2026-09-14 | 7 | 34.5 | 37.4 | 108.4
28229 - PIAZZA PPTO C | P-245 | Tremie 1/2" | Concreto | Pilotes kely torre 3 # 295 | 2026-09-04 | 2026-09-11 | 2026-09-14 | 7 | 34.5 | 37.9 | 109.9
28229 - PIAZZA PPTO C | P-245 | Tremie 1/2" | Concreto | Pilotes kely torre 3 # 295 | 2026-09-04 | 2026-09-08 | 2026-09-11 | 4 | 34.5 | 28.6 | 82.9
28229 - PIAZZA PPTO C | P-245 | Tremie 1/2" | Concreto | Pilotes kely torre 3 # 295 | 2026-09-04 | 2026-09-08 | 2026-09-11 | 4 | 34.5 | 28.9 | 83.8
28229 - PIAZZA PPTO C | P-246 | Tremie 1/2" | Concreto | Pilotes kely torre 3 # 290 | 2026-09-05 | 2026-10-03 | 2026-10-26 | 28 | 34.5 | 52 | 150.7
28229 - PIAZZA PPTO C | P-246 | Tremie 1/2" | Concreto | Pilotes kely torre 3 # 290 | 2026-09-05 | 2026-10-03 | 2026-10-26 | 28 | 34.5 | 51.7 | 149.9
28229 - PIAZZA PPTO C | P-246 | Tremie 1/2" | Concreto | Pilotes kely torre 3 # 290 | 2026-09-05 | 2026-10-03 | 2026-10-26 | 28 | 34.5 | 50.9 | 147.5
28229 - PIAZZA PPTO C | P-246 | Tremie 1/2" | Concreto | Pilotes kely torre 3 # 290 | 2026-09-05 | 2026-09-19 | 2026-09-22 | 14 | 34.5 | 43.1 | 124.9
28229 - PIAZZA PPTO C | P-246 | Tremie 1/2" | Concreto | Pilotes kely torre 3 # 290 | 2026-09-05 | 2026-09-19 | 2026-09-22 | 14 | 34.5 | 43.2 | 125.2
28229 - PIAZZA PPTO C | P-246 | Tremie 1/2" | Concreto | Pilotes kely torre 3 # 290 | 2026-09-05 | 2026-09-12 | 2026-09-14 | 7 | 34.5 | 36.7 | 106.4
28229 - PIAZZA PPTO C | P-246 | Tremie 1/2" | Concreto | Pilotes kely torre 3 # 290 | 2026-09-05 | 2026-09-12 | 2026-09-14 | 7 | 34.5 | 35.8 | 103.8
28229 - PIAZZA PPTO C | P-246 | Tremie 1/2" | Concreto | Pilotes kely torre 3 # 290 | 2026-09-05 | 2026-09-08 | 2026-09-11 | 3 | 34.5 | 24.5 | 71
28229 - PIAZZA PPTO C | P-246 | Tremie 1/2" | Concreto | Pilotes kely torre 3 # 290 | 2026-09-05 | 2026-09-08 | 2026-09-11 | 3 | 34.5 | 23.8 | 69
28229 - PIAZZA PPTO C | P-247 | Tremie 1/2" | Concreto | Pilote kely torre 3 #271 | 2026-09-07 | 2026-10-05 | 2026-10-26 | 28 | 34.5 | 50.2 | 145.5
28229 - PIAZZA PPTO C | P-247 | Tremie 1/2" | Concreto | Pilote kely torre 3 #271 | 2026-09-07 | 2026-10-05 | 2026-10-26 | 28 | 34.5 | 50.5 | 146.4
28229 - PIAZZA PPTO C | P-247 | Tremie 1/2" | Concreto | Pilote kely torre 3 #271 | 2026-09-07 | 2026-10-05 | 2026-10-26 | 28 | 34.5 | 51.2 | 148.4
28229 - PIAZZA PPTO C | P-247 | Tremie 1/2" | Concreto | Pilote kely torre 3 #271 | 2026-09-07 | 2026-09-21 | 2026-09-22 | 14 | 34.5 | 42.1 | 122
28229 - PIAZZA PPTO C | P-247 | Tremie 1/2" | Concreto | Pilote kely torre 3 #271 | 2026-09-07 | 2026-09-21 | 2026-09-22 | 14 | 34.5 | 43 | 124.6
28229 - PIAZZA PPTO C | P-247 | Tremie 1/2" | Concreto | Pilote kely torre 3 #271 | 2026-09-07 | 2026-09-14 | 2026-09-16 | 7 | 34.5 | 36.1 | 104.6
28229 - PIAZZA PPTO C | P-247 | Tremie 1/2" | Concreto | Pilote kely torre 3 #271 | 2026-09-07 | 2026-09-14 | 2026-09-16 | 7 | 34.5 | 34.6 | 100.3
28229 - PIAZZA PPTO C | P-247 | Tremie 1/2" | Concreto | Pilote kely torre 3 #271 | 2026-09-07 | 2026-09-10 | 2026-09-14 | 3 | 34.5 | 29.2 | 84.6
28229 - PIAZZA PPTO C | P-247 | Tremie 1/2" | Concreto | Pilote kely torre 3 #271 | 2026-09-07 | 2026-09-10 | 2026-09-14 | 3 | 34.5 | 29.6 | 85.8
28229 - PIAZZA PPTO C | P-248 | Tremie 1/2" | Concreto | Pilote kely torre 3 # 312 y pilote kely # 308 | 2026-09-08 | 2026-10-06 | 2026-10-26 | 28 | 34.5 | 50.2 | 145.5
28229 - PIAZZA PPTO C | P-248 | Tremie 1/2" | Concreto | Pilote kely torre 3 # 312 y pilote kely # 308 | 2026-09-08 | 2026-10-06 | 2026-10-26 | 28 | 34.5 | 50.4 | 146.1
28229 - PIAZZA PPTO C | P-248 | Tremie 1/2" | Concreto | Pilote kely torre 3 # 312 y pilote kely # 308 | 2026-09-08 | 2026-10-06 | 2026-10-26 | 28 | 34.5 | 49.3 | 142.9
28229 - PIAZZA PPTO C | P-248 | Tremie 1/2" | Concreto | Pilote kely torre 3 # 312 y pilote kely # 308 | 2026-09-08 | 2026-09-22 | 2026-09-22 | 14 | 34.5 | 42.3 | 122.6
28229 - PIAZZA PPTO C | P-248 | Tremie 1/2" | Concreto | Pilote kely torre 3 # 312 y pilote kely # 308 | 2026-09-08 | 2026-09-22 | 2026-09-22 | 14 | 34.5 | 43.1 | 124.9
28229 - PIAZZA PPTO C | P-248 | Tremie 1/2" | Concreto | Pilote kely torre 3 # 312 y pilote kely # 308 | 2026-09-08 | 2026-09-15 | 2026-09-16 | 7 | 34.5 | 35.7 | 103.5
28229 - PIAZZA PPTO C | P-248 | Tremie 1/2" | Concreto | Pilote kely torre 3 # 312 y pilote kely # 308 | 2026-09-08 | 2026-09-15 | 2026-09-16 | 7 | 34.5 | 36.4 | 105.5
28229 - PIAZZA PPTO C | P-248 | Tremie 1/2" | Concreto | Pilote kely torre 3 # 312 y pilote kely # 308 | 2026-09-08 | 2026-09-11 | 2026-09-14 | 3 | 34.5 | 30.7 | 89
28229 - PIAZZA PPTO C | P-248 | Tremie 1/2" | Concreto | Pilote kely torre 3 # 312 y pilote kely # 308 | 2026-09-08 | 2026-09-11 | 2026-09-14 | 3 | 34.5 | 29.8 | 86.4
28229 - PIAZZA PPTO C | P-279 | Tremie 1/2" | Concreto | Pilote kely torre 3 #278 y pilote kely #314 | 2026-09-30 | 2026-10-28 | 2026-10-28 | 28 | 34.5 | 43.5 | 126.1
28229 - PIAZZA PPTO C | P-279 | Tremie 1/2" | Concreto | Pilote kely torre 3 #278 y pilote kely #314 | 2026-09-30 | 2026-10-28 | 2026-10-28 | 28 | 34.5 | 44.7 | 129.6
28229 - PIAZZA PPTO C | P-279 | Tremie 1/2" | Concreto | Pilote kely torre 3 #278 y pilote kely #314 | 2026-09-30 | 2026-10-28 | 2026-10-28 | 28 | 34.5 | 44.3 | 128.4
28229 - PIAZZA PPTO C | P-279 | Tremie 1/2" | Concreto | Pilote kely torre 3 #278 y pilote kely #314 | 2026-09-30 | 2026-10-14 | 2026-10-15 | 14 | 34.5 | 37.4 | 108.4
28229 - PIAZZA PPTO C | P-279 | Tremie 1/2" | Concreto | Pilote kely torre 3 #278 y pilote kely #314 | 2026-09-30 | 2026-10-14 | 2026-10-15 | 14 | 34.5 | 36.9 | 107
28229 - PIAZZA PPTO C | P-279 | Tremie 1/2" | Concreto | Pilote kely torre 3 #278 y pilote kely #314 | 2026-09-30 | 2026-10-07 | 2026-10-08 | 7 | 34.5 | 32.7 | 94.8
28229 - PIAZZA PPTO C | P-279 | Tremie 1/2" | Concreto | Pilote kely torre 3 #278 y pilote kely #314 | 2026-09-30 | 2026-10-07 | 2026-10-08 | 7 | 34.5 | 32.4 | 93.9
28229 - PIAZZA PPTO C | P-279 | Tremie 1/2" | Concreto | Pilote kely torre 3 #278 y pilote kely #314 | 2026-09-30 | 2026-10-03 | 2026-10-26 | 3 | 34.5 | 21.5 | 62.3
28229 - PIAZZA PPTO C | P-279 | Tremie 1/2" | Concreto | Pilote kely torre 3 #278 y pilote kely #314 | 2026-09-30 | 2026-10-03 | 2026-10-26 | 3 | 34.5 | 21.2 | 61.4
28229 - PIAZZA PPTO C | P-289 | Tremie 1" | Concreto | Pilote Kelly torre grua 2 #5 | 2026-10-03 | 2026-10-17 | 2026-10-19 | 14 | 27.6 | 30.4 | 110.1
28229 - PIAZZA PPTO C | P-289 | Tremie 1" | Concreto | Pilote Kelly torre grua 2 #5 | 2026-10-03 | 2026-10-17 | 2026-10-19 | 14 | 27.6 | 29.3 | 106.2
28229 - PIAZZA PPTO C | P-289 | Tremie 1" | Concreto | Pilote Kelly torre grua 2 #5 | 2026-10-03 | 2026-10-10 | 2026-10-13 | 7 | 27.6 | 26.2 | 94.9
28229 - PIAZZA PPTO C | P-289 | Tremie 1" | Concreto | Pilote Kelly torre grua 2 #5 | 2026-10-03 | 2026-10-10 | 2026-10-13 | 7 | 27.6 | 25.9 | 93.8
28229 - PIAZZA PPTO C | P-289 | Tremie 1" | Concreto | Pilote Kelly torre grua 2 #5 | 2026-10-03 | 2026-10-06 | 2026-10-08 | 3 | 27.6 | 19.7 | 71.4
28229 - PIAZZA PPTO C | P-289 | Tremie 1" | Concreto | Pilote Kelly torre grua 2 #5 | 2026-10-03 | 2026-10-06 | 2026-10-08 | 3 | 27.6 | 19.1 | 69.2
28229 - PIAZZA PPTO C | P-298 | Tremie 1" | Concreto | Pilote kelly torre grua 2 #7 y pilote kely #8 | 2026-10-07 | 2026-10-21 | 2026-10-21 | 14 | 27.6 | 39.8 | 144.2
28229 - PIAZZA PPTO C | P-298 | Tremie 1" | Concreto | Pilote kelly torre grua 2 #7 y pilote kely #8 | 2026-10-07 | 2026-10-21 | 2026-10-21 | 14 | 27.6 | 40.7 | 147.5
28229 - PIAZZA PPTO C | P-298 | Tremie 1" | Concreto | Pilote kelly torre grua 2 #7 y pilote kely #8 | 2026-10-07 | 2026-10-14 | 2026-10-15 | 7 | 27.6 | 34 | 123.2
28229 - PIAZZA PPTO C | P-298 | Tremie 1" | Concreto | Pilote kelly torre grua 2 #7 y pilote kely #8 | 2026-10-07 | 2026-10-14 | 2026-10-15 | 7 | 27.6 | 33.5 | 121.4
28229 - PIAZZA PPTO C | P-298 | Tremie 1" | Concreto | Pilote kelly torre grua 2 #7 y pilote kely #8 | 2026-10-07 | 2026-10-13 | 2026-10-15 | 6 | 27.6 | 30.5 | 110.5
28229 - PIAZZA PPTO C | P-298 | Tremie 1" | Concreto | Pilote kelly torre grua 2 #7 y pilote kely #8 | 2026-10-07 | 2026-10-13 | 2026-10-15 | 6 | 27.6 | 29.9 | 108.3
28229 - PIAZZA PPTO C | P-33 | TREMIE 1" | Concreto | Plazoleta pantalla tramo MH-01 y pilote kelly zonas comunes No 14 | 2026-04-11 | 2026-05-09 | 2026-05-12 | 28 | 27.6 | 39.9 | 144.6
28229 - PIAZZA PPTO C | P-33 | TREMIE 1" | Concreto | Plazoleta pantalla tramo MH-01 y pilote kelly zonas comunes No 14 | 2026-04-11 | 2026-05-09 | 2026-05-12 | 28 | 27.6 | 39.7 | 143.8
28229 - PIAZZA PPTO C | P-33 | TREMIE 1" | Concreto | Plazoleta pantalla tramo MH-01 y pilote kelly zonas comunes No 14 | 2026-04-11 | 2026-05-09 | 2026-05-12 | 28 | 27.6 | 40.2 | 145.7
28229 - PIAZZA PPTO C | P-33 | TREMIE 1" | Concreto | Plazoleta pantalla tramo MH-01 y pilote kelly zonas comunes No 14 | 2026-04-11 | 2026-04-25 | 2026-04-28 | 14 | 27.6 | 32.6 | 118.1
28229 - PIAZZA PPTO C | P-33 | TREMIE 1" | Concreto | Plazoleta pantalla tramo MH-01 y pilote kelly zonas comunes No 14 | 2026-04-11 | 2026-04-25 | 2026-04-28 | 14 | 27.6 | 33.5 | 121.4
28229 - PIAZZA PPTO C | P-33 | TREMIE 1" | Concreto | Plazoleta pantalla tramo MH-01 y pilote kelly zonas comunes No 14 | 2026-04-11 | 2026-04-18 | 2026-04-21 | 7 | 27.6 | 27.6 | 100
28229 - PIAZZA PPTO C | P-33 | TREMIE 1" | Concreto | Plazoleta pantalla tramo MH-01 y pilote kelly zonas comunes No 14 | 2026-04-11 | 2026-04-18 | 2026-04-21 | 7 | 27.6 | 27.4 | 99.3
28229 - PIAZZA PPTO C | P-33 | TREMIE 1" | Concreto | Plazoleta pantalla tramo MH-01 y pilote kelly zonas comunes No 14 | 2026-04-11 | 2026-04-14 | 2026-04-16 | 3 | 27.6 | 20.7 | 75
28229 - PIAZZA PPTO C | P-33 | TREMIE 1" | Concreto | Plazoleta pantalla tramo MH-01 y pilote kelly zonas comunes No 14 | 2026-04-11 | 2026-04-14 | 2026-04-16 | 3 | 27.6 | 21.1 | 76.4
28229 - PIAZZA PPTO C | P-34 | TREMIE 1/2" | Concreto | Pilote kelly T2 No 50 | 2026-04-11 | 2026-05-09 | 2026-05-12 | 28 | 34.5 | 45.2 | 131
28229 - PIAZZA PPTO C | P-34 | TREMIE 1/2" | Concreto | Pilote kelly T2 No 50 | 2026-04-11 | 2026-05-09 | 2026-05-12 | 28 | 34.5 | 44.9 | 130.1
28229 - PIAZZA PPTO C | P-34 | TREMIE 1/2" | Concreto | Pilote kelly T2 No 50 | 2026-04-11 | 2026-05-09 | 2026-05-12 | 28 | 34.5 | 44.2 | 128.1
28229 - PIAZZA PPTO C | P-34 | TREMIE 1/2" | Concreto | Pilote kelly T2 No 50 | 2026-04-11 | 2026-04-25 | 2026-04-28 | 14 | 34.5 | 38 | 110.1
28229 - PIAZZA PPTO C | P-34 | TREMIE 1/2" | Concreto | Pilote kelly T2 No 50 | 2026-04-11 | 2026-04-25 | 2026-04-28 | 14 | 34.5 | 37.6 | 109
28229 - PIAZZA PPTO C | P-34 | TREMIE 1/2" | Concreto | Pilote kelly T2 No 50 | 2026-04-11 | 2026-04-18 | 2026-04-21 | 7 | 34.5 | 30.6 | 88.7
28229 - PIAZZA PPTO C | P-34 | TREMIE 1/2" | Concreto | Pilote kelly T2 No 50 | 2026-04-11 | 2026-04-18 | 2026-04-21 | 7 | 34.5 | 30.4 | 88.1
28229 - PIAZZA PPTO C | P-34 | TREMIE 1/2" | Concreto | Pilote kelly T2 No 50 | 2026-04-11 | 2026-04-14 | 2026-04-16 | 3 | 34.5 | 23.3 | 67.5
28229 - PIAZZA PPTO C | P-34 | TREMIE 1/2" | Concreto | Pilote kelly T2 No 50 | 2026-04-11 | 2026-04-14 | 2026-04-16 | 3 | 34.5 | 23.7 | 68.7
28229 - PIAZZA PPTO C | P-35 | Tremie 1/2" | Concreto | Torre 1 pilotes Kelly #01 | 2026-04-13 | 2026-05-11 | 2026-05-12 | 28 | 34.5 | 52.9 | 153.3
28229 - PIAZZA PPTO C | P-35 | Tremie 1/2" | Concreto | Torre 1 pilotes Kelly #01 | 2026-04-13 | 2026-05-11 | 2026-05-12 | 28 | 34.5 | 51.8 | 150.1
28229 - PIAZZA PPTO C | P-35 | Tremie 1/2" | Concreto | Torre 1 pilotes Kelly #01 | 2026-04-13 | 2026-05-11 | 2026-05-12 | 28 | 34.5 | 52.7 | 152.8
28229 - PIAZZA PPTO C | P-35 | Tremie 1/2" | Concreto | Torre 1 pilotes Kelly #01 | 2026-04-13 | 2026-04-27 | 2026-04-28 | 14 | 34.5 | 43.4 | 125.8
28229 - PIAZZA PPTO C | P-35 | Tremie 1/2" | Concreto | Torre 1 pilotes Kelly #01 | 2026-04-13 | 2026-04-27 | 2026-04-28 | 14 | 34.5 | 44.1 | 127.8
28229 - PIAZZA PPTO C | P-35 | Tremie 1/2" | Concreto | Torre 1 pilotes Kelly #01 | 2026-04-13 | 2026-04-20 | 2026-04-21 | 7 | 34.5 | 36.7 | 106.4
28229 - PIAZZA PPTO C | P-35 | Tremie 1/2" | Concreto | Torre 1 pilotes Kelly #01 | 2026-04-13 | 2026-04-20 | 2026-04-21 | 7 | 34.5 | 36 | 104.3
28229 - PIAZZA PPTO C | P-35 | Tremie 1/2" | Concreto | Torre 1 pilotes Kelly #01 | 2026-04-13 | 2026-04-16 | 2026-04-21 | 3 | 34.5 | 29.3 | 84.9
28229 - PIAZZA PPTO C | P-35 | Tremie 1/2" | Concreto | Torre 1 pilotes Kelly #01 | 2026-04-13 | 2026-04-16 | 2026-04-21 | 3 | 34.5 | 28.9 | 83.8
28229 - PIAZZA PPTO C | P-36 | Tremie 1" | Concreto | Zonas comunes pilote kelly #21 pilote kelly #20 y pilote kelly #11 y plazoleta pantalla #26 | 2026-04-13 | 2026-05-11 | 2026-05-12 | 28 | 27.6 | 37.1 | 134.4
28229 - PIAZZA PPTO C | P-36 | Tremie 1" | Concreto | Zonas comunes pilote kelly #21 pilote kelly #20 y pilote kelly #11 y plazoleta pantalla #26 | 2026-04-13 | 2026-05-11 | 2026-05-12 | 28 | 27.6 | 38 | 137.7
28229 - PIAZZA PPTO C | P-36 | Tremie 1" | Concreto | Zonas comunes pilote kelly #21 pilote kelly #20 y pilote kelly #11 y plazoleta pantalla #26 | 2026-04-13 | 2026-05-11 | 2026-05-12 | 28 | 27.6 | 38.3 | 138.8
28229 - PIAZZA PPTO C | P-36 | Tremie 1" | Concreto | Zonas comunes pilote kelly #21 pilote kelly #20 y pilote kelly #11 y plazoleta pantalla #26 | 2026-04-13 | 2026-04-27 | 2026-04-28 | 14 | 27.6 | 31.9 | 115.6
28229 - PIAZZA PPTO C | P-36 | Tremie 1" | Concreto | Zonas comunes pilote kelly #21 pilote kelly #20 y pilote kelly #11 y plazoleta pantalla #26 | 2026-04-13 | 2026-04-27 | 2026-04-28 | 14 | 27.6 | 33.1 | 119.9
28229 - PIAZZA PPTO C | P-36 | Tremie 1" | Concreto | Zonas comunes pilote kelly #21 pilote kelly #20 y pilote kelly #11 y plazoleta pantalla #26 | 2026-04-13 | 2026-04-20 | 2026-04-21 | 7 | 27.6 | 26.8 | 97.1
28229 - PIAZZA PPTO C | P-36 | Tremie 1" | Concreto | Zonas comunes pilote kelly #21 pilote kelly #20 y pilote kelly #11 y plazoleta pantalla #26 | 2026-04-13 | 2026-04-20 | 2026-04-21 | 7 | 27.6 | 26.2 | 94.9
28229 - PIAZZA PPTO C | P-36 | Tremie 1" | Concreto | Zonas comunes pilote kelly #21 pilote kelly #20 y pilote kelly #11 y plazoleta pantalla #26 | 2026-04-13 | 2026-04-16 | 2026-04-21 | 3 | 27.6 | 21.1 | 76.4
28229 - PIAZZA PPTO C | P-36 | Tremie 1" | Concreto | Zonas comunes pilote kelly #21 pilote kelly #20 y pilote kelly #11 y plazoleta pantalla #26 | 2026-04-13 | 2026-04-16 | 2026-04-21 | 3 | 27.6 | 20.8 | 75.4
28229 - PIAZZA PPTO C | P-37 | Tremie 1/2" | Concreto | Torre 2 pilote kelly #48 | 2026-04-13 | 2026-05-11 | 2026-05-12 | 28 | 34.5 | 44 | 127.5
28229 - PIAZZA PPTO C | P-37 | Tremie 1/2" | Concreto | Torre 2 pilote kelly #48 | 2026-04-13 | 2026-05-11 | 2026-05-12 | 28 | 34.5 | 43.7 | 126.7
28229 - PIAZZA PPTO C | P-37 | Tremie 1/2" | Concreto | Torre 2 pilote kelly #48 | 2026-04-13 | 2026-05-11 | 2026-05-12 | 28 | 34.5 | 44.5 | 129
28229 - PIAZZA PPTO C | P-37 | Tremie 1/2" | Concreto | Torre 2 pilote kelly #48 | 2026-04-13 | 2026-04-27 | 2026-04-28 | 14 | 34.5 | 37 | 107.2
28229 - PIAZZA PPTO C | P-37 | Tremie 1/2" | Concreto | Torre 2 pilote kelly #48 | 2026-04-13 | 2026-04-27 | 2026-04-28 | 14 | 34.5 | 37.6 | 109
28229 - PIAZZA PPTO C | P-37 | Tremie 1/2" | Concreto | Torre 2 pilote kelly #48 | 2026-04-13 | 2026-04-20 | 2026-04-21 | 7 | 34.5 | 33.1 | 95.9
28229 - PIAZZA PPTO C | P-37 | Tremie 1/2" | Concreto | Torre 2 pilote kelly #48 | 2026-04-13 | 2026-04-20 | 2026-04-21 | 7 | 34.5 | 32.3 | 93.6
28229 - PIAZZA PPTO C | P-37 | Tremie 1/2" | Concreto | Torre 2 pilote kelly #48 | 2026-04-13 | 2026-04-16 | 2026-04-21 | 3 | 34.5 | 27.7 | 80.3
28229 - PIAZZA PPTO C | P-37 | Tremie 1/2" | Concreto | Torre 2 pilote kelly #48 | 2026-04-13 | 2026-04-16 | 2026-04-21 | 3 | 34.5 | 27.2 | 78.8
28229 - PIAZZA PPTO C | P-38 | Tremie 1/2" | Concreto | Torre 2 pilote kelly #20 y pilote kelly # 27 | 2026-04-14 | 2026-05-12 | 2026-05-12 | 28 | 34.5 | 42.6 | 123.5
28229 - PIAZZA PPTO C | P-38 | Tremie 1/2" | Concreto | Torre 2 pilote kelly #20 y pilote kelly # 27 | 2026-04-14 | 2026-05-12 | 2026-05-12 | 28 | 34.5 | 43.3 | 125.5
28229 - PIAZZA PPTO C | P-38 | Tremie 1/2" | Concreto | Torre 2 pilote kelly #20 y pilote kelly # 27 | 2026-04-14 | 2026-05-12 | 2026-05-12 | 28 | 34.5 | 42.1 | 122
28229 - PIAZZA PPTO C | P-38 | Tremie 1/2" | Concreto | Torre 2 pilote kelly #20 y pilote kelly # 27 | 2026-04-14 | 2026-04-28 | 2026-04-28 | 14 | 34.5 | 35.6 | 103.2
28229 - PIAZZA PPTO C | P-38 | Tremie 1/2" | Concreto | Torre 2 pilote kelly #20 y pilote kelly # 27 | 2026-04-14 | 2026-04-28 | 2026-04-28 | 14 | 34.5 | 35.4 | 102.6
28229 - PIAZZA PPTO C | P-38 | Tremie 1/2" | Concreto | Torre 2 pilote kelly #20 y pilote kelly # 27 | 2026-04-14 | 2026-04-21 | 2026-04-21 | 7 | 34.5 | 23.6 | 68.4
28229 - PIAZZA PPTO C | P-38 | Tremie 1/2" | Concreto | Torre 2 pilote kelly #20 y pilote kelly # 27 | 2026-04-14 | 2026-04-21 | 2026-04-21 | 7 | 34.5 | 23.9 | 69.3
28229 - PIAZZA PPTO C | P-38 | Tremie 1/2" | Concreto | Torre 2 pilote kelly #20 y pilote kelly # 27 | 2026-04-14 | 2026-04-17 | 2026-04-21 | 3 | 34.5 | 20 | 58
28229 - PIAZZA PPTO C | P-38 | Tremie 1/2" | Concreto | Torre 2 pilote kelly #20 y pilote kelly # 27 | 2026-04-14 | 2026-04-17 | 2026-04-21 | 3 | 34.5 | 19.5 | 56.5
28229 - PIAZZA PPTO C | P-42 | TREMIE 1/2" | Concreto | Torre 1 pilotes kally #13 | 2026-04-15 | 2026-05-13 | 2026-05-13 | 28 | 34.5 | 47.9 | 138.8
28229 - PIAZZA PPTO C | P-42 | TREMIE 1/2" | Concreto | Torre 1 pilotes kally #13 | 2026-04-15 | 2026-05-13 | 2026-05-13 | 28 | 34.5 | 48.7 | 141.2
28229 - PIAZZA PPTO C | P-42 | TREMIE 1/2" | Concreto | Torre 1 pilotes kally #13 | 2026-04-15 | 2026-05-13 | 2026-05-13 | 28 | 34.5 | 49.4 | 143.2
28229 - PIAZZA PPTO C | P-42 | TREMIE 1/2" | Concreto | Torre 1 pilotes kally #13 | 2026-04-15 | 2026-04-29 | 2026-04-29 | 14 | 34.5 | 41.3 | 119.7
28229 - PIAZZA PPTO C | P-42 | TREMIE 1/2" | Concreto | Torre 1 pilotes kally #13 | 2026-04-15 | 2026-04-29 | 2026-04-29 | 14 | 34.5 | 41 | 118.8
28229 - PIAZZA PPTO C | P-42 | TREMIE 1/2" | Concreto | Torre 1 pilotes kally #13 | 2026-04-15 | 2026-04-22 | 2026-04-22 | 7 | 34.5 | 34.2 | 99.1
28229 - PIAZZA PPTO C | P-42 | TREMIE 1/2" | Concreto | Torre 1 pilotes kally #13 | 2026-04-15 | 2026-04-22 | 2026-04-22 | 7 | 34.5 | 33.6 | 97.4
28229 - PIAZZA PPTO C | P-42 | TREMIE 1/2" | Concreto | Torre 1 pilotes kally #13 | 2026-04-15 | 2026-04-18 | 2026-04-21 | 3 | 34.5 | 28.3 | 82
28229 - PIAZZA PPTO C | P-42 | TREMIE 1/2" | Concreto | Torre 1 pilotes kally #13 | 2026-04-15 | 2026-04-18 | 2026-04-21 | 3 | 34.5 | 27.7 | 80.3
28229 - PIAZZA PPTO C | P-44 | TREMIE 1" | Concreto | Zonas comunes pilote kelly #19 y barrote B-144 y pilote kelly salas comunes #26 | 2026-04-16 | 2026-05-14 | 2026-05-14 | 28 | 27.6 | 38.8 | 140.6
28229 - PIAZZA PPTO C | P-44 | TREMIE 1" | Concreto | Zonas comunes pilote kelly #19 y barrote B-144 y pilote kelly salas comunes #26 | 2026-04-16 | 2026-05-14 | 2026-05-14 | 28 | 27.6 | 39.1 | 141.7
28229 - PIAZZA PPTO C | P-44 | TREMIE 1" | Concreto | Zonas comunes pilote kelly #19 y barrote B-144 y pilote kelly salas comunes #26 | 2026-04-16 | 2026-05-14 | 2026-05-14 | 28 | 27.6 | 38.4 | 139.1
28229 - PIAZZA PPTO C | P-44 | TREMIE 1" | Concreto | Zonas comunes pilote kelly #19 y barrote B-144 y pilote kelly salas comunes #26 | 2026-04-16 | 2026-04-30 | 2026-04-30 | 14 | 27.6 | 32.4 | 117.4
28229 - PIAZZA PPTO C | P-44 | TREMIE 1" | Concreto | Zonas comunes pilote kelly #19 y barrote B-144 y pilote kelly salas comunes #26 | 2026-04-16 | 2026-04-30 | 2026-04-30 | 14 | 27.6 | 31.9 | 115.6
28229 - PIAZZA PPTO C | P-44 | TREMIE 1" | Concreto | Zonas comunes pilote kelly #19 y barrote B-144 y pilote kelly salas comunes #26 | 2026-04-16 | 2026-04-23 | 2026-04-23 | 7 | 27.6 | 24.4 | 88.4
28229 - PIAZZA PPTO C | P-44 | TREMIE 1" | Concreto | Zonas comunes pilote kelly #19 y barrote B-144 y pilote kelly salas comunes #26 | 2026-04-16 | 2026-04-23 | 2026-04-23 | 7 | 27.6 | 25.5 | 92.4
28229 - PIAZZA PPTO C | P-44 | TREMIE 1" | Concreto | Zonas comunes pilote kelly #19 y barrote B-144 y pilote kelly salas comunes #26 | 2026-04-16 | 2026-04-19 | 2026-04-21 | 3 | 27.6 | 21.1 | 76.4
28229 - PIAZZA PPTO C | P-44 | TREMIE 1" | Concreto | Zonas comunes pilote kelly #19 y barrote B-144 y pilote kelly salas comunes #26 | 2026-04-16 | 2026-04-19 | 2026-04-21 | 3 | 27.6 | 20.7 | 75
28229 - PIAZZA PPTO C | P-45 | TREMIE 1/2" | Concreto | Pilotes kelly torre 1 #12 y pilote kelly #3 | 2026-04-16 | 2026-05-14 | 2026-05-14 | 28 | 34.5 | 48.1 | 139.4
28229 - PIAZZA PPTO C | P-45 | TREMIE 1/2" | Concreto | Pilotes kelly torre 1 #12 y pilote kelly #3 | 2026-04-16 | 2026-05-14 | 2026-05-14 | 28 | 34.5 | 48.9 | 141.7
28229 - PIAZZA PPTO C | P-45 | TREMIE 1/2" | Concreto | Pilotes kelly torre 1 #12 y pilote kelly #3 | 2026-04-16 | 2026-05-14 | 2026-05-14 | 28 | 34.5 | 49.1 | 142.3
28229 - PIAZZA PPTO C | P-45 | TREMIE 1/2" | Concreto | Pilotes kelly torre 1 #12 y pilote kelly #3 | 2026-04-16 | 2026-04-30 | 2026-04-30 | 14 | 34.5 | 40.2 | 116.5
28229 - PIAZZA PPTO C | P-45 | TREMIE 1/2" | Concreto | Pilotes kelly torre 1 #12 y pilote kelly #3 | 2026-04-16 | 2026-04-30 | 2026-04-30 | 14 | 34.5 | 40.8 | 118.3
28229 - PIAZZA PPTO C | P-45 | TREMIE 1/2" | Concreto | Pilotes kelly torre 1 #12 y pilote kelly #3 | 2026-04-16 | 2026-04-23 | 2026-04-23 | 7 | 34.5 | 32.5 | 94.2
28229 - PIAZZA PPTO C | P-45 | TREMIE 1/2" | Concreto | Pilotes kelly torre 1 #12 y pilote kelly #3 | 2026-04-16 | 2026-04-23 | 2026-04-23 | 7 | 34.5 | 32.3 | 93.6
28229 - PIAZZA PPTO C | P-45 | TREMIE 1/2" | Concreto | Pilotes kelly torre 1 #12 y pilote kelly #3 | 2026-04-16 | 2026-04-19 | 2026-04-21 | 3 | 34.5 | 26.9 | 78
28229 - PIAZZA PPTO C | P-45 | TREMIE 1/2" | Concreto | Pilotes kelly torre 1 #12 y pilote kelly #3 | 2026-04-16 | 2026-04-19 | 2026-04-21 | 3 | 34.5 | 26.4 | 76.5
28229 - PIAZZA PPTO C | P-47 | Tremie 1/2" | Concreto | Pilote kelly torre 2 #42 | 2026-04-16 | 2026-05-14 | 2026-05-14 | 28 | 34.5 | 44.4 | 128.7
28229 - PIAZZA PPTO C | P-47 | Tremie 1/2" | Concreto | Pilote kelly torre 2 #42 | 2026-04-16 | 2026-05-14 | 2026-05-14 | 28 | 34.5 | 45.3 | 131.3
28229 - PIAZZA PPTO C | P-47 | Tremie 1/2" | Concreto | Pilote kelly torre 2 #42 | 2026-04-16 | 2026-05-14 | 2026-05-14 | 28 | 34.5 | 44.8 | 129.9
28229 - PIAZZA PPTO C | P-47 | Tremie 1/2" | Concreto | Pilote kelly torre 2 #42 | 2026-04-16 | 2026-04-30 | 2026-04-30 | 14 | 34.5 | 38.5 | 111.6
28229 - PIAZZA PPTO C | P-47 | Tremie 1/2" | Concreto | Pilote kelly torre 2 #42 | 2026-04-16 | 2026-04-30 | 2026-04-30 | 14 | 34.5 | 37.3 | 108.1
28229 - PIAZZA PPTO C | P-47 | Tremie 1/2" | Concreto | Pilote kelly torre 2 #42 | 2026-04-16 | 2026-04-23 | 2026-04-23 | 7 | 34.5 | 31.2 | 90.4
28229 - PIAZZA PPTO C | P-47 | Tremie 1/2" | Concreto | Pilote kelly torre 2 #42 | 2026-04-16 | 2026-04-23 | 2026-04-23 | 7 | 34.5 | 30.4 | 88.1
28229 - PIAZZA PPTO C | P-47 | Tremie 1/2" | Concreto | Pilote kelly torre 2 #42 | 2026-04-16 | 2026-04-19 | 2026-04-21 | 3 | 34.5 | 26.6 | 77.1
28229 - PIAZZA PPTO C | P-47 | Tremie 1/2" | Concreto | Pilote kelly torre 2 #42 | 2026-04-16 | 2026-04-19 | 2026-04-21 | 3 | 34.5 | 25.7 | 74.5
28229 - PIAZZA PPTO C | P-67 | Tremie 1/2" | Concreto | Pilote kely torre 2 #24 | 2026-04-24 | 2026-05-22 | 2026-05-22 | 28 | 34.5 | 46.4 | 134.5
28229 - PIAZZA PPTO C | P-67 | Tremie 1/2" | Concreto | Pilote kely torre 2 #24 | 2026-04-24 | 2026-05-22 | 2026-05-22 | 28 | 34.5 | 47 | 136.2
28229 - PIAZZA PPTO C | P-67 | Tremie 1/2" | Concreto | Pilote kely torre 2 #24 | 2026-04-24 | 2026-05-22 | 2026-05-22 | 28 | 34.5 | 46.7 | 135.4
28229 - PIAZZA PPTO C | P-67 | Tremie 1/2" | Concreto | Pilote kely torre 2 #24 | 2026-04-24 | 2026-05-08 | 2026-05-08 | 14 | 34.5 | 39.3 | 113.9
28229 - PIAZZA PPTO C | P-67 | Tremie 1/2" | Concreto | Pilote kely torre 2 #24 | 2026-04-24 | 2026-05-08 | 2026-05-08 | 14 | 34.5 | 38.9 | 112.8
28229 - PIAZZA PPTO C | P-67 | Tremie 1/2" | Concreto | Pilote kely torre 2 #24 | 2026-04-24 | 2026-05-01 | 2026-05-05 | 7 | 34.5 | 32 | 92.8
28229 - PIAZZA PPTO C | P-67 | Tremie 1/2" | Concreto | Pilote kely torre 2 #24 | 2026-04-24 | 2026-05-01 | 2026-05-05 | 7 | 34.5 | 33.1 | 95.9
28229 - PIAZZA PPTO C | P-67 | Tremie 1/2" | Concreto | Pilote kely torre 2 #24 | 2026-04-24 | 2026-04-27 | 2026-04-29 | 3 | 34.5 | 30.3 | 87.8
28229 - PIAZZA PPTO C | P-67 | Tremie 1/2" | Concreto | Pilote kely torre 2 #24 | 2026-04-24 | 2026-04-27 | 2026-04-29 | 3 | 34.5 | 29.8 | 86.4
28229 - PIAZZA PPTO C | P-69 | Tremie 1" | Concreto | Zonas comunes pilote kely #71 y pilote kely #99 y pantalla de plazoleta tramo M-18 | 2026-04-24 | 2026-05-22 | 2026-05-22 | 28 | 27.6 | 35.2 | 127.5
28229 - PIAZZA PPTO C | P-69 | Tremie 1" | Concreto | Zonas comunes pilote kely #71 y pilote kely #99 y pantalla de plazoleta tramo M-18 | 2026-04-24 | 2026-05-22 | 2026-05-22 | 28 | 27.6 | 35.4 | 128.3
28229 - PIAZZA PPTO C | P-69 | Tremie 1" | Concreto | Zonas comunes pilote kely #71 y pilote kely #99 y pantalla de plazoleta tramo M-18 | 2026-04-24 | 2026-05-22 | 2026-05-22 | 28 | 27.6 | 35.6 | 129
28229 - PIAZZA PPTO C | P-69 | Tremie 1" | Concreto | Zonas comunes pilote kely #71 y pilote kely #99 y pantalla de plazoleta tramo M-18 | 2026-04-24 | 2026-05-08 | 2026-05-08 | 14 | 27.6 | 29.8 | 108
28229 - PIAZZA PPTO C | P-69 | Tremie 1" | Concreto | Zonas comunes pilote kely #71 y pilote kely #99 y pantalla de plazoleta tramo M-18 | 2026-04-24 | 2026-05-08 | 2026-05-08 | 14 | 27.6 | 30.4 | 110.1
28229 - PIAZZA PPTO C | P-69 | Tremie 1" | Concreto | Zonas comunes pilote kely #71 y pilote kely #99 y pantalla de plazoleta tramo M-18 | 2026-04-24 | 2026-05-01 | 2026-05-05 | 7 | 27.6 | 25.1 | 90.9
28229 - PIAZZA PPTO C | P-69 | Tremie 1" | Concreto | Zonas comunes pilote kely #71 y pilote kely #99 y pantalla de plazoleta tramo M-18 | 2026-04-24 | 2026-05-01 | 2026-05-05 | 7 | 27.6 | 24.9 | 90.2
28229 - PIAZZA PPTO C | P-69 | Tremie 1" | Concreto | Zonas comunes pilote kely #71 y pilote kely #99 y pantalla de plazoleta tramo M-18 | 2026-04-24 | 2026-04-27 | 2026-04-29 | 3 | 27.6 | 23 | 83.3
28229 - PIAZZA PPTO C | P-69 | Tremie 1" | Concreto | Zonas comunes pilote kely #71 y pilote kely #99 y pantalla de plazoleta tramo M-18 | 2026-04-24 | 2026-04-27 | 2026-04-29 | 3 | 27.6 | 22.6 | 81.9
28229 - PIAZZA PPTO C | P-70 | Tremie 1/2" | Concreto | Pilote Kely torre 2 #43 | 2026-04-25 | 2026-05-23 | 2026-05-26 | 28 | 34.5 | 36.7 | 106.4
28229 - PIAZZA PPTO C | P-70 | Tremie 1/2" | Concreto | Pilote Kely torre 2 #43 | 2026-04-25 | 2026-05-23 | 2026-05-26 | 28 | 34.5 | 35.8 | 103.8
28229 - PIAZZA PPTO C | P-70 | Tremie 1/2" | Concreto | Pilote Kely torre 2 #43 | 2026-04-25 | 2026-05-23 | 2026-05-26 | 28 | 34.5 | 36.3 | 105.2
28229 - PIAZZA PPTO C | P-70 | Tremie 1/2" | Concreto | Pilote Kely torre 2 #43 | 2026-04-25 | 2026-05-09 | 2026-05-12 | 14 | 34.5 | 31.7 | 91.9
28229 - PIAZZA PPTO C | P-70 | Tremie 1/2" | Concreto | Pilote Kely torre 2 #43 | 2026-04-25 | 2026-05-09 | 2026-05-12 | 14 | 34.5 | 30.8 | 89.3
28229 - PIAZZA PPTO C | P-70 | Tremie 1/2" | Concreto | Pilote Kely torre 2 #43 | 2026-04-25 | 2026-05-02 | 2026-05-05 | 7 | 34.5 | 26.5 | 76.8
28229 - PIAZZA PPTO C | P-70 | Tremie 1/2" | Concreto | Pilote Kely torre 2 #43 | 2026-04-25 | 2026-05-02 | 2026-05-05 | 7 | 34.5 | 25.9 | 75.1
28229 - PIAZZA PPTO C | P-70 | Tremie 1/2" | Concreto | Pilote Kely torre 2 #43 | 2026-04-25 | 2026-04-28 | 2026-04-29 | 3 | 34.5 | 22.3 | 64.6
28229 - PIAZZA PPTO C | P-70 | Tremie 1/2" | Concreto | Pilote Kely torre 2 #43 | 2026-04-25 | 2026-04-28 | 2026-04-29 | 3 | 34.5 | 22 | 63.8
28229 - PIAZZA PPTO C | P-72 | Tremie ½" | Concreto | Pilotes kely torre 2 #44 y pilote kely #19 | 2026-04-27 | 2026-05-25 | 2026-05-26 | 28 | 34.5 | 47 | 136.2
28229 - PIAZZA PPTO C | P-72 | Tremie ½" | Concreto | Pilotes kely torre 2 #44 y pilote kely #19 | 2026-04-27 | 2026-05-25 | 2026-05-26 | 28 | 34.5 | 45.9 | 133
28229 - PIAZZA PPTO C | P-72 | Tremie ½" | Concreto | Pilotes kely torre 2 #44 y pilote kely #19 | 2026-04-27 | 2026-05-25 | 2026-05-26 | 28 | 34.5 | 45.3 | 131.3
28229 - PIAZZA PPTO C | P-72 | Tremie ½" | Concreto | Pilotes kely torre 2 #44 y pilote kely #19 | 2026-04-27 | 2026-05-11 | 2026-05-12 | 14 | 34.5 | 39.3 | 113.9
28229 - PIAZZA PPTO C | P-72 | Tremie ½" | Concreto | Pilotes kely torre 2 #44 y pilote kely #19 | 2026-04-27 | 2026-05-11 | 2026-05-12 | 14 | 34.5 | 38.1 | 110.4
28229 - PIAZZA PPTO C | P-72 | Tremie ½" | Concreto | Pilotes kely torre 2 #44 y pilote kely #19 | 2026-04-27 | 2026-05-04 | 2026-05-06 | 7 | 34.5 | 31.6 | 91.6
28229 - PIAZZA PPTO C | P-72 | Tremie ½" | Concreto | Pilotes kely torre 2 #44 y pilote kely #19 | 2026-04-27 | 2026-05-04 | 2026-05-06 | 7 | 34.5 | 30.8 | 89.3
28229 - PIAZZA PPTO C | P-72 | Tremie ½" | Concreto | Pilotes kely torre 2 #44 y pilote kely #19 | 2026-04-27 | 2026-04-30 | 2026-05-05 | 3 | 34.5 | 26 | 75.4
28229 - PIAZZA PPTO C | P-72 | Tremie ½" | Concreto | Pilotes kely torre 2 #44 y pilote kely #19 | 2026-04-27 | 2026-04-30 | 2026-05-05 | 3 | 34.5 | 25 | 72.5
28229 - PIAZZA PPTO C | P-73 | Tremie 1" | Concreto | Zonas comunes pilotes kely # 103 y pilote kely #104 | 2026-04-27 | 2026-05-25 | 2026-05-26 | 28 | 27.6 | 38.1 | 138
28229 - PIAZZA PPTO C | P-73 | Tremie 1" | Concreto | Zonas comunes pilotes kely # 103 y pilote kely #104 | 2026-04-27 | 2026-05-25 | 2026-05-26 | 28 | 27.6 | 37.5 | 135.9
28229 - PIAZZA PPTO C | P-73 | Tremie 1" | Concreto | Zonas comunes pilotes kely # 103 y pilote kely #104 | 2026-04-27 | 2026-05-25 | 2026-05-26 | 28 | 27.6 | 38.5 | 139.5
28229 - PIAZZA PPTO C | P-73 | Tremie 1" | Concreto | Zonas comunes pilotes kely # 103 y pilote kely #104 | 2026-04-27 | 2026-05-11 | 2026-05-12 | 14 | 27.6 | 30.7 | 111.2
28229 - PIAZZA PPTO C | P-73 | Tremie 1" | Concreto | Zonas comunes pilotes kely # 103 y pilote kely #104 | 2026-04-27 | 2026-05-11 | 2026-05-12 | 14 | 27.6 | 31.6 | 114.5
28229 - PIAZZA PPTO C | P-73 | Tremie 1" | Concreto | Zonas comunes pilotes kely # 103 y pilote kely #104 | 2026-04-27 | 2026-05-04 | 2026-05-06 | 7 | 27.6 | 25.1 | 90.9
28229 - PIAZZA PPTO C | P-73 | Tremie 1" | Concreto | Zonas comunes pilotes kely # 103 y pilote kely #104 | 2026-04-27 | 2026-05-04 | 2026-05-06 | 7 | 27.6 | 25.4 | 92
28229 - PIAZZA PPTO C | P-73 | Tremie 1" | Concreto | Zonas comunes pilotes kely # 103 y pilote kely #104 | 2026-04-27 | 2026-04-30 | 2026-05-05 | 3 | 27.6 | 17.1 | 62
28229 - PIAZZA PPTO C | P-73 | Tremie 1" | Concreto | Zonas comunes pilotes kely # 103 y pilote kely #104 | 2026-04-27 | 2026-04-30 | 2026-05-05 | 3 | 27.6 | 17.1 | 62
28229 - PIAZZA PPTO C | P-74 | Tremie ½" | Concreto | Pilote kely torre 2 #09 | 2026-04-27 | 2026-05-25 | 2026-05-26 | 28 | 34.5 | 38.4 | 111.3
28229 - PIAZZA PPTO C | P-74 | Tremie ½" | Concreto | Pilote kely torre 2 #09 | 2026-04-27 | 2026-05-25 | 2026-05-26 | 28 | 34.5 | 38 | 110.1
28229 - PIAZZA PPTO C | P-74 | Tremie ½" | Concreto | Pilote kely torre 2 #09 | 2026-04-27 | 2026-05-25 | 2026-05-26 | 28 | 34.5 | 37.9 | 109.9
28229 - PIAZZA PPTO C | P-74 | Tremie ½" | Concreto | Pilote kely torre 2 #09 | 2026-04-27 | 2026-05-11 | 2026-05-12 | 14 | 34.5 | 34.4 | 99.7
28229 - PIAZZA PPTO C | P-74 | Tremie ½" | Concreto | Pilote kely torre 2 #09 | 2026-04-27 | 2026-05-11 | 2026-05-12 | 14 | 34.5 | 33 | 95.7
28229 - PIAZZA PPTO C | P-74 | Tremie ½" | Concreto | Pilote kely torre 2 #09 | 2026-04-27 | 2026-05-04 | 2026-05-06 | 7 | 34.5 | 28.3 | 82
28229 - PIAZZA PPTO C | P-74 | Tremie ½" | Concreto | Pilote kely torre 2 #09 | 2026-04-27 | 2026-05-04 | 2026-05-06 | 7 | 34.5 | 27.6 | 80
28229 - PIAZZA PPTO C | P-74 | Tremie ½" | Concreto | Pilote kely torre 2 #09 | 2026-04-27 | 2026-04-30 | 2026-05-05 | 3 | 34.5 | 23.5 | 68.1
28229 - PIAZZA PPTO C | P-74 | Tremie ½" | Concreto | Pilote kely torre 2 #09 | 2026-04-27 | 2026-04-30 | 2026-05-05 | 3 | 34.5 | 22.4 | 64.9
28229 - PIAZZA PPTO C | P-75 | Tremie 1" | Concreto | Zonas comunes pilote kely #22 y pilote kely 101 y pilote kely #73 | 2026-04-28 | 2026-05-26 | 2026-05-26 | 28 | 27.6 | 36.7 | 133
28229 - PIAZZA PPTO C | P-75 | Tremie 1" | Concreto | Zonas comunes pilote kely #22 y pilote kely 101 y pilote kely #73 | 2026-04-28 | 2026-05-26 | 2026-05-26 | 28 | 27.6 | 35.7 | 129.3
28229 - PIAZZA PPTO C | P-75 | Tremie 1" | Concreto | Zonas comunes pilote kely #22 y pilote kely 101 y pilote kely #73 | 2026-04-28 | 2026-05-26 | 2026-05-26 | 28 | 27.6 | 36.1 | 130.8
28229 - PIAZZA PPTO C | P-75 | Tremie 1" | Concreto | Zonas comunes pilote kely #22 y pilote kely 101 y pilote kely #73 | 2026-04-28 | 2026-05-12 | 2026-05-12 | 14 | 27.6 | 29.7 | 107.6
28229 - PIAZZA PPTO C | P-75 | Tremie 1" | Concreto | Zonas comunes pilote kely #22 y pilote kely 101 y pilote kely #73 | 2026-04-28 | 2026-05-12 | 2026-05-12 | 14 | 27.6 | 30 | 108.7
28229 - PIAZZA PPTO C | P-75 | Tremie 1" | Concreto | Zonas comunes pilote kely #22 y pilote kely 101 y pilote kely #73 | 2026-04-28 | 2026-05-05 | 2026-05-06 | 7 | 27.6 | 23.3 | 84.4
28229 - PIAZZA PPTO C | P-75 | Tremie 1" | Concreto | Zonas comunes pilote kely #22 y pilote kely 101 y pilote kely #73 | 2026-04-28 | 2026-05-05 | 2026-05-06 | 7 | 27.6 | 23.5 | 85.1
28229 - PIAZZA PPTO C | P-75 | Tremie 1" | Concreto | Zonas comunes pilote kely #22 y pilote kely 101 y pilote kely #73 | 2026-04-28 | 2026-05-01 | 2026-05-05 | 3 | 27.6 | 16 | 58
28229 - PIAZZA PPTO C | P-75 | Tremie 1" | Concreto | Zonas comunes pilote kely #22 y pilote kely 101 y pilote kely #73 | 2026-04-28 | 2026-05-01 | 2026-05-05 | 3 | 27.6 | 15.9 | 57.6
28229 - PIAZZA PPTO C | P-76 | Tremie ½" | Concreto | Pilote kely torre 2 #06 | 2026-04-28 | 2026-05-26 | 2026-05-26 | 28 | 34.5 | 37.4 | 108.4
28229 - PIAZZA PPTO C | P-76 | Tremie ½" | Concreto | Pilote kely torre 2 #06 | 2026-04-28 | 2026-05-26 | 2026-05-26 | 28 | 34.5 | 37.9 | 109.9
28229 - PIAZZA PPTO C | P-76 | Tremie ½" | Concreto | Pilote kely torre 2 #06 | 2026-04-28 | 2026-05-26 | 2026-05-26 | 28 | 34.5 | 36.9 | 107
28229 - PIAZZA PPTO C | P-76 | Tremie ½" | Concreto | Pilote kely torre 2 #06 | 2026-04-28 | 2026-05-12 | 2026-05-12 | 14 | 34.5 | 32.9 | 95.4
28229 - PIAZZA PPTO C | P-76 | Tremie ½" | Concreto | Pilote kely torre 2 #06 | 2026-04-28 | 2026-05-12 | 2026-05-12 | 14 | 34.5 | 32.5 | 94.2
28229 - PIAZZA PPTO C | P-76 | Tremie ½" | Concreto | Pilote kely torre 2 #06 | 2026-04-28 | 2026-05-05 | 2026-05-06 | 7 | 34.5 | 27.5 | 79.7
28229 - PIAZZA PPTO C | P-76 | Tremie ½" | Concreto | Pilote kely torre 2 #06 | 2026-04-28 | 2026-05-05 | 2026-05-06 | 7 | 34.5 | 26.8 | 77.7
28229 - PIAZZA PPTO C | P-76 | Tremie ½" | Concreto | Pilote kely torre 2 #06 | 2026-04-28 | 2026-05-01 | 2026-05-05 | 3 | 34.5 | 19.8 | 57.4
28229 - PIAZZA PPTO C | P-76 | Tremie ½" | Concreto | Pilote kely torre 2 #06 | 2026-04-28 | 2026-05-01 | 2026-05-05 | 3 | 34.5 | 19 | 55.1
28229 - PIAZZA PPTO C | P-77 | Tremie ½" | Concreto | Pilote kely torre 1 #25 | 2026-04-28 | 2026-05-26 | 2026-05-26 | 28 | 34.5 | 49.1 | 142.3
28229 - PIAZZA PPTO C | P-77 | Tremie ½" | Concreto | Pilote kely torre 1 #25 | 2026-04-28 | 2026-05-26 | 2026-05-26 | 28 | 34.5 | 47.7 | 138.3
28229 - PIAZZA PPTO C | P-77 | Tremie ½" | Concreto | Pilote kely torre 1 #25 | 2026-04-28 | 2026-05-26 | 2026-05-26 | 28 | 34.5 | 49.4 | 143.2
28229 - PIAZZA PPTO C | P-77 | Tremie ½" | Concreto | Pilote kely torre 1 #25 | 2026-04-28 | 2026-05-12 | 2026-05-12 | 14 | 34.5 | 40.8 | 118.3
28229 - PIAZZA PPTO C | P-77 | Tremie ½" | Concreto | Pilote kely torre 1 #25 | 2026-04-28 | 2026-05-12 | 2026-05-12 | 14 | 34.5 | 39.8 | 115.4
28229 - PIAZZA PPTO C | P-77 | Tremie ½" | Concreto | Pilote kely torre 1 #25 | 2026-04-28 | 2026-05-05 | 2026-05-06 | 7 | 34.5 | 32.5 | 94.2
28229 - PIAZZA PPTO C | P-77 | Tremie ½" | Concreto | Pilote kely torre 1 #25 | 2026-04-28 | 2026-05-05 | 2026-05-06 | 7 | 34.5 | 32.9 | 95.4
28229 - PIAZZA PPTO C | P-77 | Tremie ½" | Concreto | Pilote kely torre 1 #25 | 2026-04-28 | 2026-05-01 | 2026-05-05 | 3 | 34.5 | 21.8 | 63.2
28229 - PIAZZA PPTO C | P-77 | Tremie ½" | Concreto | Pilote kely torre 1 #25 | 2026-04-28 | 2026-05-01 | 2026-05-05 | 3 | 34.5 | 21.9 | 63.5
28229 - PIAZZA PPTO C | P-78 | Tremie ½" | Concreto | Pilote kely torre 2 #52 y pilote kely #25 | 2026-04-29 | 2026-05-27 | 2026-05-28 | 28 | 34.5 | 50.4 | 146.1
28229 - PIAZZA PPTO C | P-78 | Tremie ½" | Concreto | Pilote kely torre 2 #52 y pilote kely #25 | 2026-04-29 | 2026-05-27 | 2026-05-28 | 28 | 34.5 | 51.6 | 149.6
28229 - PIAZZA PPTO C | P-78 | Tremie ½" | Concreto | Pilote kely torre 2 #52 y pilote kely #25 | 2026-04-29 | 2026-05-27 | 2026-05-28 | 28 | 34.5 | 50.9 | 147.5
28229 - PIAZZA PPTO C | P-78 | Tremie ½" | Concreto | Pilote kely torre 2 #52 y pilote kely #25 | 2026-04-29 | 2026-05-13 | 2026-05-13 | 14 | 34.5 | 44.4 | 128.7
28229 - PIAZZA PPTO C | P-78 | Tremie ½" | Concreto | Pilote kely torre 2 #52 y pilote kely #25 | 2026-04-29 | 2026-05-13 | 2026-05-13 | 14 | 34.5 | 42.7 | 123.8
28229 - PIAZZA PPTO C | P-78 | Tremie ½" | Concreto | Pilote kely torre 2 #52 y pilote kely #25 | 2026-04-29 | 2026-05-06 | 2026-05-06 | 7 | 34.5 | 36.7 | 106.4
28229 - PIAZZA PPTO C | P-78 | Tremie ½" | Concreto | Pilote kely torre 2 #52 y pilote kely #25 | 2026-04-29 | 2026-05-06 | 2026-05-06 | 7 | 34.5 | 35.2 | 102
28229 - PIAZZA PPTO C | P-78 | Tremie ½" | Concreto | Pilote kely torre 2 #52 y pilote kely #25 | 2026-04-29 | 2026-05-02 | 2026-05-05 | 3 | 34.5 | 31.6 | 91.6
28229 - PIAZZA PPTO C | P-78 | Tremie ½" | Concreto | Pilote kely torre 2 #52 y pilote kely #25 | 2026-04-29 | 2026-05-02 | 2026-05-05 | 3 | 34.5 | 30.4 | 88.1
28229 - PIAZZA PPTO C | P-79 | Tremie 1" | Concreto | Pilotes kely zonas comunes #04 y pilote kely #125 y pilote kely #96 | 2026-04-29 | 2026-05-27 | 2026-05-28 | 28 | 27.6 | 37.2 | 134.8
28229 - PIAZZA PPTO C | P-79 | Tremie 1" | Concreto | Pilotes kely zonas comunes #04 y pilote kely #125 y pilote kely #96 | 2026-04-29 | 2026-05-27 | 2026-05-28 | 28 | 27.6 | 36.8 | 133.3
28229 - PIAZZA PPTO C | P-79 | Tremie 1" | Concreto | Pilotes kely zonas comunes #04 y pilote kely #125 y pilote kely #96 | 2026-04-29 | 2026-05-27 | 2026-05-28 | 28 | 27.6 | 37.8 | 137
28229 - PIAZZA PPTO C | P-79 | Tremie 1" | Concreto | Pilotes kely zonas comunes #04 y pilote kely #125 y pilote kely #96 | 2026-04-29 | 2026-05-13 | 2026-05-13 | 14 | 27.6 | 31.9 | 115.6
28229 - PIAZZA PPTO C | P-79 | Tremie 1" | Concreto | Pilotes kely zonas comunes #04 y pilote kely #125 y pilote kely #96 | 2026-04-29 | 2026-05-13 | 2026-05-13 | 14 | 27.6 | 31.4 | 113.8
28229 - PIAZZA PPTO C | P-79 | Tremie 1" | Concreto | Pilotes kely zonas comunes #04 y pilote kely #125 y pilote kely #96 | 2026-04-29 | 2026-05-06 | 2026-05-06 | 7 | 27.6 | 25.3 | 91.7
28229 - PIAZZA PPTO C | P-79 | Tremie 1" | Concreto | Pilotes kely zonas comunes #04 y pilote kely #125 y pilote kely #96 | 2026-04-29 | 2026-05-06 | 2026-05-06 | 7 | 27.6 | 25 | 90.6
28229 - PIAZZA PPTO C | P-79 | Tremie 1" | Concreto | Pilotes kely zonas comunes #04 y pilote kely #125 y pilote kely #96 | 2026-04-29 | 2026-05-02 | 2026-05-05 | 3 | 27.6 | 22.7 | 82.2
28229 - PIAZZA PPTO C | P-79 | Tremie 1" | Concreto | Pilotes kely zonas comunes #04 y pilote kely #125 y pilote kely #96 | 2026-04-29 | 2026-05-02 | 2026-05-05 | 3 | 27.6 | 22.5 | 81.5
28229 - PIAZZA PPTO C | P-80 | Tremie 1" | Concreto | Pilotes kely conas comunes #95 pilote kely #148 y pilote kely #134 | 2026-04-30 | 2026-05-28 | 2026-05-28 | 28 | 27.6 | 38.1 | 138
28229 - PIAZZA PPTO C | P-80 | Tremie 1" | Concreto | Pilotes kely conas comunes #95 pilote kely #148 y pilote kely #134 | 2026-04-30 | 2026-05-28 | 2026-05-28 | 28 | 27.6 | 39.2 | 142
28229 - PIAZZA PPTO C | P-80 | Tremie 1" | Concreto | Pilotes kely conas comunes #95 pilote kely #148 y pilote kely #134 | 2026-04-30 | 2026-05-28 | 2026-05-28 | 28 | 27.6 | 37.9 | 137.3
28229 - PIAZZA PPTO C | P-80 | Tremie 1" | Concreto | Pilotes kely conas comunes #95 pilote kely #148 y pilote kely #134 | 2026-04-30 | 2026-05-14 | 2026-05-14 | 14 | 27.6 | 32.3 | 117
28229 - PIAZZA PPTO C | P-80 | Tremie 1" | Concreto | Pilotes kely conas comunes #95 pilote kely #148 y pilote kely #134 | 2026-04-30 | 2026-05-14 | 2026-05-14 | 14 | 27.6 | 31.7 | 114.9
28229 - PIAZZA PPTO C | P-80 | Tremie 1" | Concreto | Pilotes kely conas comunes #95 pilote kely #148 y pilote kely #134 | 2026-04-30 | 2026-05-07 | 2026-05-08 | 7 | 27.6 | 26.4 | 95.7
28229 - PIAZZA PPTO C | P-80 | Tremie 1" | Concreto | Pilotes kely conas comunes #95 pilote kely #148 y pilote kely #134 | 2026-04-30 | 2026-05-07 | 2026-05-08 | 7 | 27.6 | 25.7 | 93.1
28229 - PIAZZA PPTO C | P-80 | Tremie 1" | Concreto | Pilotes kely zonas comunes #95 pilote kely #148 y pilote kely #134 | 2026-04-30 | 2026-05-03 | 2026-05-05 | 3 | 27.6 | 21.8 | 79
28229 - PIAZZA PPTO C | P-80 | Tremie 1" | Concreto | Pilotes kely zonas comunes #95 pilote kely #148 y pilote kely #134 | 2026-04-30 | 2026-05-03 | 2026-05-05 | 3 | 27.6 | 20.9 | 75.7
28229 - PIAZZA PPTO C | P-81 | Tremie ½" | Concreto | Pilote kely torre 1 #14 pilote kely #39 | 2026-04-30 | 2026-05-28 | 2026-05-28 | 28 | 34.5 | 46.5 | 134.8
28229 - PIAZZA PPTO C | P-81 | Tremie ½" | Concreto | Pilote kely torre 1 #14 pilote kely #39 | 2026-04-30 | 2026-05-28 | 2026-05-28 | 28 | 34.5 | 45.5 | 131.9
28229 - PIAZZA PPTO C | P-81 | Tremie ½" | Concreto | Pilote kely torre 1 #14 pilote kely #39 | 2026-04-30 | 2026-05-28 | 2026-05-28 | 28 | 34.5 | 46.8 | 135.7
28229 - PIAZZA PPTO C | P-81 | Tremie ½" | Concreto | Pilote kely torre 1 #14 pilote kely #39 | 2026-04-30 | 2026-05-14 | 2026-05-14 | 14 | 34.5 | 38.7 | 112.2
28229 - PIAZZA PPTO C | P-81 | Tremie ½" | Concreto | Pilote kely torre 1 #14 pilote kely #39 | 2026-04-30 | 2026-05-14 | 2026-05-14 | 14 | 34.5 | 39 | 113
28229 - PIAZZA PPTO C | P-81 | Tremie ½" | Concreto | Pilote kely torre 1 #14 pilote kely #39 | 2026-04-30 | 2026-05-07 | 2026-05-08 | 7 | 34.5 | 31.4 | 91
28229 - PIAZZA PPTO C | P-81 | Tremie ½" | Concreto | Pilote kely torre 1 #14 pilote kely #39 | 2026-04-30 | 2026-05-07 | 2026-05-08 | 7 | 34.5 | 31.8 | 92.2
28229 - PIAZZA PPTO C | P-81 | Tremie ½" | Concreto | Pilote kely torre 1 #14 pilote kely #39 | 2026-04-30 | 2026-05-03 | 2026-05-05 | 3 | 34.5 | 28 | 81.2
28229 - PIAZZA PPTO C | P-81 | Tremie ½" | Concreto | Pilote kely torre 1 #14 pilote kely #39 | 2026-04-30 | 2026-05-03 | 2026-05-05 | 3 | 34.5 | 28.2 | 81.7
28229 - PIAZZA PPTO C | P-82 | Tremie ½" | Concreto | Pilote kely torre 2 #46 | 2026-04-30 | 2026-05-28 | 2026-05-28 | 28 | 34.5 | 40.3 | 116.8
28229 - PIAZZA PPTO C | P-82 | Tremie ½" | Concreto | Pilote kely torre 2 #46 | 2026-04-30 | 2026-05-28 | 2026-05-28 | 28 | 34.5 | 41.3 | 119.7
28229 - PIAZZA PPTO C | P-82 | Tremie ½" | Concreto | Pilote kely torre 2 #46 | 2026-04-30 | 2026-05-28 | 2026-05-28 | 28 | 34.5 | 42 | 121.7
28229 - PIAZZA PPTO C | P-82 | Tremie ½" | Concreto | Pilote kely torre 2 #46 | 2026-04-30 | 2026-05-14 | 2026-05-14 | 14 | 34.5 | 34.5 | 100
28229 - PIAZZA PPTO C | P-82 | Tremie ½" | Concreto | Pilote kely torre 2 #46 | 2026-04-30 | 2026-05-14 | 2026-05-14 | 14 | 34.5 | 33.5 | 97.1
28229 - PIAZZA PPTO C | P-82 | Tremie ½" | Concreto | Pilote kely torre 2 #46 | 2026-04-30 | 2026-05-07 | 2026-05-08 | 7 | 34.5 | 29 | 84.1
28229 - PIAZZA PPTO C | P-82 | Tremie ½" | Concreto | Pilote kely torre 2 #46 | 2026-04-30 | 2026-05-07 | 2026-05-08 | 7 | 34.5 | 29.4 | 85.2
28229 - PIAZZA PPTO C | P-82 | Tremie ½" | Concreto | Pilote kely torre 2 #46 | 2026-04-30 | 2026-05-03 | 2026-05-05 | 3 | 34.5 | 25.7 | 74.5
28229 - PIAZZA PPTO C | P-82 | Tremie ½" | Concreto | Pilote kely torre 2 #46 | 2026-04-30 | 2026-05-03 | 2026-05-05 | 3 | 34.5 | 24.8 | 71.9
28229 - PIAZZA PPTO C | P-94 | Tremie 1/2 | Concreto | Pilote Kelly torre 1 #20 | 2026-05-06 | 2026-06-03 | 2026-06-03 | 28 | 34.5 | 48.8 | 141.4
28229 - PIAZZA PPTO C | P-94 | Tremie 1/2 | Concreto | Pilote Kelly torre 1 #20 | 2026-05-06 | 2026-06-03 | 2026-06-03 | 28 | 34.5 | 49.4 | 143.2
28229 - PIAZZA PPTO C | P-94 | Tremie 1/2 | Concreto | Pilote Kelly torre 1 #20 | 2026-05-06 | 2026-06-03 | 2026-06-03 | 28 | 34.5 | 48.2 | 139.7
28229 - PIAZZA PPTO C | P-94 | Tremie 1/2 | Concreto | Pilote Kelly torre 1 #20 | 2026-05-06 | 2026-05-20 | 2026-05-20 | 14 | 34.5 | 42 | 121.7
28229 - PIAZZA PPTO C | P-94 | Tremie 1/2 | Concreto | Pilote Kelly torre 1 #20 | 2026-05-06 | 2026-05-20 | 2026-05-20 | 14 | 34.5 | 40.8 | 118.3
28229 - PIAZZA PPTO C | P-94 | Tremie 1/2 | Concreto | Pilote Kelly torre 1 #20 | 2026-05-06 | 2026-05-13 | 2026-05-13 | 7 | 34.5 | 34.5 | 100
28229 - PIAZZA PPTO C | P-94 | Tremie 1/2 | Concreto | Pilote Kelly torre 1 #20 | 2026-05-06 | 2026-05-13 | 2026-05-13 | 7 | 34.5 | 34.2 | 99.1
28229 - PIAZZA PPTO C | P-94 | Tremie 1/2 | Concreto | Pilote Kelly torre 1 #20 | 2026-05-06 | 2026-05-09 | 2026-05-13 | 3 | 34.5 | 29.1 | 84.3
28229 - PIAZZA PPTO C | P-94 | Tremie 1/2 | Concreto | Pilote Kelly torre 1 #20 | 2026-05-06 | 2026-05-09 | 2026-05-13 | 3 | 34.5 | 28.6 | 82.9
28229 - PIAZZA PPTO C | P-95 | Tremie 1/2 | Concreto | Pilote Kelly torre 2 #41 y pilote Kely #22 | 2026-05-06 | 2026-06-03 | 2026-06-03 | 28 | 34.5 | 54.7 | 158.6
28229 - PIAZZA PPTO C | P-95 | Tremie 1/2 | Concreto | Pilote Kelly torre 2 #41 y pilote Kely #22 | 2026-05-06 | 2026-06-03 | 2026-06-03 | 28 | 34.5 | 53.2 | 154.2
28229 - PIAZZA PPTO C | P-95 | Tremie 1/2 | Concreto | Pilote Kelly torre 2 #41 y pilote Kely #22 | 2026-05-06 | 2026-06-03 | 2026-06-03 | 28 | 34.5 | 54.4 | 157.7
28229 - PIAZZA PPTO C | P-95 | Tremie 1/2 | Concreto | Pilote Kelly torre 2 #41 y pilote Kely #22 | 2026-05-06 | 2026-05-20 | 2026-05-20 | 14 | 34.5 | 44.5 | 129
28229 - PIAZZA PPTO C | P-95 | Tremie 1/2 | Concreto | Pilote Kelly torre 2 #41 y pilote Kely #22 | 2026-05-06 | 2026-05-20 | 2026-05-20 | 14 | 34.5 | 45.6 | 132.2
28229 - PIAZZA PPTO C | P-95 | Tremie 1/2 | Concreto | Pilote Kelly torre 2 #41 y pilote Kely #22 | 2026-05-06 | 2026-05-13 | 2026-05-13 | 7 | 34.5 | 37.7 | 109.3
28229 - PIAZZA PPTO C | P-95 | Tremie 1/2 | Concreto | Pilote Kelly torre 2 #41 y pilote Kely #22 | 2026-05-06 | 2026-05-13 | 2026-05-13 | 7 | 34.5 | 37.3 | 108.1
28229 - PIAZZA PPTO C | P-95 | Tremie 1/2 | Concreto | Pilote Kelly torre 2 #41 y pilote Kely #22 | 2026-05-06 | 2026-05-09 | 2026-05-13 | 3 | 34.5 | 31.8 | 92.2
28229 - PIAZZA PPTO C | P-95 | Tremie 1/2 | Concreto | Pilote Kelly torre 2 #41 y pilote Kely #22 | 2026-05-06 | 2026-05-09 | 2026-05-13 | 3 | 34.5 | 31.3 | 90.7
28229 - PIAZZA PPTO C | P-96 | Tremie 1" | Concreto | Zonas comunes pilote kelly #132 y pilote kelly #55 | 2026-05-06 | 2026-06-03 | 2026-06-03 | 28 | 27.6 | 41 | 148.6
28229 - PIAZZA PPTO C | P-96 | Tremie 1" | Concreto | Zonas comunes pilote kelly #132 y pilote kelly #55 | 2026-05-06 | 2026-06-03 | 2026-06-03 | 28 | 27.6 | 41.9 | 151.8
28229 - PIAZZA PPTO C | P-96 | Tremie 1" | Concreto | Zonas comunes pilote kelly #132 y pilote kelly #55 | 2026-05-06 | 2026-06-03 | 2026-06-03 | 28 | 27.6 | 42.1 | 152.5
28229 - PIAZZA PPTO C | P-96 | Tremie 1" | Concreto | Zonas comunes pilote kelly #132 y pilote kelly #55 | 2026-05-06 | 2026-05-20 | 2026-05-20 | 14 | 27.6 | 35.5 | 128.6
28229 - PIAZZA PPTO C | P-96 | Tremie 1" | Concreto | Zonas comunes pilote kelly #132 y pilote kelly #55 | 2026-05-06 | 2026-05-20 | 2026-05-20 | 14 | 27.6 | 35.3 | 127.9
28229 - PIAZZA PPTO C | P-96 | Tremie 1" | Concreto | Zonas comunes pilote kelly #132 y pilote kelly #55 | 2026-05-06 | 2026-05-13 | 2026-05-13 | 7 | 27.6 | 29.4 | 106.5
28229 - PIAZZA PPTO C | P-96 | Tremie 1" | Concreto | Zonas comunes pilote kelly #132 y pilote kelly #55 | 2026-05-06 | 2026-05-13 | 2026-05-13 | 7 | 27.6 | 29.1 | 105.4
28229 - PIAZZA PPTO C | P-96 | Tremie 1" | Concreto | Zonas comunes pilote kelly #132 y pilote kelly #55 | 2026-05-06 | 2026-05-09 | 2026-05-13 | 3 | 27.6 | 25.7 | 93.1
28229 - PIAZZA PPTO C | P-96 | Tremie 1" | Concreto | Zonas comunes pilote kelly #132 y pilote kelly #55 | 2026-05-06 | 2026-05-09 | 2026-05-13 | 3 | 27.6 | 25.1 | 90.9
28229 - PIAZZA PPTO C | P-97 | Tremie 1/2" | Concreto | Pilote kelly torre 2 #15 | 2026-05-06 | 2026-06-03 | 2026-06-03 | 28 | 34.5 | 44.7 | 129.6
28229 - PIAZZA PPTO C | P-97 | Tremie 1/2" | Concreto | Pilote kelly torre 2 #15 | 2026-05-06 | 2026-06-03 | 2026-06-03 | 28 | 34.5 | 44.9 | 130.1
28229 - PIAZZA PPTO C | P-97 | Tremie 1/2" | Concreto | Pilote kelly torre 2 #15 | 2026-05-06 | 2026-06-03 | 2026-06-03 | 28 | 34.5 | 45.9 | 133
28229 - PIAZZA PPTO C | P-97 | Tremie 1/2" | Concreto | Pilote kelly torre 2 #15 | 2026-05-06 | 2026-05-20 | 2026-05-20 | 14 | 34.5 | 37.7 | 109.3
28229 - PIAZZA PPTO C | P-97 | Tremie 1/2" | Concreto | Pilote kelly torre 2 #15 | 2026-05-06 | 2026-05-20 | 2026-05-20 | 14 | 34.5 | 37.4 | 108.4
28229 - PIAZZA PPTO C | P-97 | Tremie 1/2" | Concreto | Pilote kelly torre 2 #15 | 2026-05-06 | 2026-05-13 | 2026-05-13 | 7 | 34.5 | 31.8 | 92.2
28229 - PIAZZA PPTO C | P-97 | Tremie 1/2" | Concreto | Pilote kelly torre 2 #15 | 2026-05-06 | 2026-05-13 | 2026-05-13 | 7 | 34.5 | 31.6 | 91.6
28229 - PIAZZA PPTO C | P-97 | Tremie 1/2" | Concreto | Pilote kelly torre 2 #15 | 2026-05-06 | 2026-05-09 | 2026-05-13 | 3 | 34.5 | 27.9 | 80.9
28229 - PIAZZA PPTO C | P-97 | Tremie 1/2" | Concreto | Pilote kelly torre 2 #15 | 2026-05-06 | 2026-05-09 | 2026-05-13 | 3 | 34.5 | 27.3 | 79.1
28229 - PIAZZA PPTO C | P-99 | Tremie 1/2" | Concreto | Pilote Kelly torre 1 #17 y pilote kelly #26 | 2026-05-07 | 2026-06-04 | 2026-06-05 | 28 | 34.5 | 44.7 | 129.6
28229 - PIAZZA PPTO C | P-99 | Tremie 1/2" | Concreto | Pilote Kelly torre 1 #17 y pilote kelly #26 | 2026-05-07 | 2026-06-04 | 2026-06-05 | 28 | 34.5 | 46.7 | 135.4
28229 - PIAZZA PPTO C | P-99 | Tremie 1/2" | Concreto | Pilote Kelly torre 1 #17 y pilote kelly #26 | 2026-05-07 | 2026-06-04 | 2026-06-05 | 28 | 34.5 | 45.8 | 132.8
28229 - PIAZZA PPTO C | P-99 | Tremie 1/2" | Concreto | Pilote Kelly torre 1 #17 y pilote kelly #26 | 2026-05-07 | 2026-05-21 | 2026-05-22 | 14 | 34.5 | 38.4 | 111.3
28229 - PIAZZA PPTO C | P-99 | Tremie 1/2" | Concreto | Pilote Kelly torre 1 #17 y pilote kelly #26 | 2026-05-07 | 2026-05-21 | 2026-05-22 | 14 | 34.5 | 38.2 | 110.7
28229 - PIAZZA PPTO C | P-99 | Tremie 1/2" | Concreto | Pilote Kelly torre 1 #17 y pilote kelly #26 | 2026-05-07 | 2026-05-14 | 2026-05-14 | 7 | 34.5 | 34.4 | 99.7
28229 - PIAZZA PPTO C | P-99 | Tremie 1/2" | Concreto | Pilote Kelly torre 1 #17 y pilote kelly #26 | 2026-05-07 | 2026-05-14 | 2026-05-14 | 7 | 34.5 | 34.1 | 98.8
28229 - PIAZZA PPTO C | P-99 | Tremie 1/2" | Concreto | Pilote Kelly torre 1 #17 y pilote kelly #26 | 2026-05-07 | 2026-05-10 | 2026-05-13 | 3 | 34.5 | 28.7 | 83.2
28229 - PIAZZA PPTO C | P-99 | Tremie 1/2" | Concreto | Pilote Kelly torre 1 #17 y pilote kelly #26 | 2026-05-07 | 2026-05-10 | 2026-05-13 | 3 | 34.5 | 28.2 | 81.7
28229 - PIAZZA PPTO C | P137 | Tremie 1" | Concreto | Zonas comunes pilotes Kelly 76 y Pilote Kelly 131 | 2026-05-23 | 2026-06-20 | 2026-06-22 | 28 | 27.6 | 28.7 | 104
28229 - PIAZZA PPTO C | P137 | Tremie 1" | Concreto | Zonas comunes pilotes Kelly 76 y Pilote Kelly 131 | 2026-05-23 | 2026-06-20 | 2026-06-22 | 28 | 27.6 | 27.8 | 100.7
28229 - PIAZZA PPTO C | P137 | Tremie 1" | Concreto | Zonas comunes pilotes Kelly 76 y Pilote Kelly 131 | 2026-05-23 | 2026-06-20 | 2026-06-22 | 28 | 27.6 | 28.1 | 101.8
28229 - PIAZZA PPTO C | P137 | Tremie 1" | Concreto | Zonas comunes pilotes Kelly 76 y Pilote Kelly 131 | 2026-05-23 | 2026-06-06 | 2026-06-10 | 14 | 27.6 | 24.7 | 89.5
28229 - PIAZZA PPTO C | P137 | Tremie 1" | Concreto | Zonas comunes pilotes Kelly 76 y Pilote Kelly 131 | 2026-05-23 | 2026-06-06 | 2026-06-10 | 14 | 27.6 | 24.9 | 90.2
28229 - PIAZZA PPTO C | P137 | Tremie 1" | Concreto | Zonas comunes pilotes Kelly 76 y Pilote Kelly 131 | 2026-05-23 | 2026-05-30 | 2026-06-01 | 7 | 27.6 | 20.9 | 75.7
28229 - PIAZZA PPTO C | P137 | Tremie 1" | Concreto | Zonas comunes pilotes Kelly 76 y Pilote Kelly 131 | 2026-05-23 | 2026-05-30 | 2026-06-01 | 7 | 27.6 | 21.1 | 76.4
28229 - PIAZZA PPTO C | P137 | Tremie 1" | Concreto | Zonas comunes pilotes Kelly 76 y Pilote Kelly 131 | 2026-05-23 | 2026-05-26 | 2026-05-28 | 3 | 27.6 | 14.5 | 52.5
28229 - PIAZZA PPTO C | P137 | Tremie 1" | Concreto | Zonas comunes pilotes Kelly 76 y Pilote Kelly 131 | 2026-05-23 | 2026-05-26 | 2026-05-28 | 3 | 27.6 | 14.1 | 51.1
28229 - PIAZZA PPTO C | PL - 220 | Outinord Ind 1/2" | Concreto | Placa piso 1 Torre 1 eje 13 al 9 entre A - G | 2026-08-12 | 2026-09-09 | 2026-09-11 | 28 | 34.5 | 55 | 159.4
28229 - PIAZZA PPTO C | PL - 220 | Outinord Ind 1/2" | Concreto | Placa piso 1 Torre 1 eje 13 al 9 entre A - G | 2026-08-12 | 2026-09-09 | 2026-09-11 | 28 | 34.5 | 53.9 | 156.2
28229 - PIAZZA PPTO C | PL - 220 | Outinord Ind 1/2" | Concreto | Placa piso 1 Torre 1 eje 13 al 9 entre A - G | 2026-08-12 | 2026-09-09 | 2026-09-11 | 28 | 34.5 | 54.8 | 158.8
28229 - PIAZZA PPTO C | PL - 220 | Outinord Ind 1/2" | Concreto | Placa piso 1 Torre 1 eje 13 al 9 entre A - G | 2026-08-12 | 2026-08-26 | 2026-08-27 | 14 | 34.5 | 45.2 | 131
28229 - PIAZZA PPTO C | PL - 220 | Outinord Ind 1/2" | Concreto | Placa piso 1 Torre 1 eje 13 al 9 entre A - G | 2026-08-12 | 2026-08-26 | 2026-08-27 | 14 | 34.5 | 45.1 | 130.7
28229 - PIAZZA PPTO C | PL - 220 | Outinord Ind 1/2" | Concreto | Placa piso 1 Torre 1 eje 13 al 9 entre A - G | 2026-08-12 | 2026-08-19 | 2026-08-21 | 7 | 34.5 | 38 | 110.1
28229 - PIAZZA PPTO C | PL - 220 | Outinord Ind 1/2" | Concreto | Placa piso 1 Torre 1 eje 13 al 9 entre A - G | 2026-08-12 | 2026-08-19 | 2026-08-21 | 7 | 34.5 | 37 | 107.2
28229 - PIAZZA PPTO C | PL - 220 | Outinord Ind 1/2" | Concreto | Placa piso 1 Torre 1 eje 13 al 9 entre A - G | 2026-08-12 | 2026-08-15 | 2026-08-19 | 3 | 34.5 | 31.3 | 90.7
28229 - PIAZZA PPTO C | PL - 220 | Outinord Ind 1/2" | Concreto | Placa piso 1 Torre 1 eje 13 al 9 entre A - G | 2026-08-12 | 2026-08-15 | 2026-08-19 | 3 | 34.5 | 30.3 | 87.8
28229 - PIAZZA PPTO C | PL - 250 | Outinord Ind 1" | Concreto | Placa torre 1 eje 13 al 19 entre A - G porteria y administración y apto 203 | 2026-09-08 | 2026-10-06 | 2026-10-26 | 28 | 34.5 | 45 | 130.4
28229 - PIAZZA PPTO C | PL - 250 | Outinord Ind 1" | Concreto | Placa torre 1 eje 13 al 19 entre A - G porteria y administración y apto 203 | 2026-09-08 | 2026-10-06 | 2026-10-26 | 28 | 34.5 | 46.2 | 133.9
28229 - PIAZZA PPTO C | PL - 250 | Outinord Ind 1" | Concreto | Placa torre 1 eje 13 al 19 entre A - G porteria y administración y apto 203 | 2026-09-08 | 2026-10-06 | 2026-10-26 | 28 | 34.5 | 45.2 | 131
28229 - PIAZZA PPTO C | PL - 250 | Outinord Ind 1" | Concreto | Placa torre 1 eje 13 al 19 entre A - G porteria y administración y apto 203 | 2026-09-08 | 2026-09-22 | 2026-09-22 | 14 | 34.5 | 38.7 | 112.2
28229 - PIAZZA PPTO C | PL - 250 | Outinord Ind 1" | Concreto | Placa torre 1 eje 13 al 19 entre A - G porteria y administración y apto 203 | 2026-09-08 | 2026-09-22 | 2026-09-22 | 14 | 34.5 | 37.6 | 109
28229 - PIAZZA PPTO C | PL - 250 | Outinord Ind 1" | Concreto | Placa torre 1 eje 13 al 19 entre A - G porteria y administración y apto 203 | 2026-09-08 | 2026-09-15 | 2026-09-16 | 7 | 34.5 | 29.9 | 86.7
28229 - PIAZZA PPTO C | PL - 250 | Outinord Ind 1" | Concreto | Placa torre 1 eje 13 al 19 entre A - G porteria y administración y apto 203 | 2026-09-08 | 2026-09-15 | 2026-09-16 | 7 | 34.5 | 29.1 | 84.3
28229 - PIAZZA PPTO C | PL - 250 | Outinord Ind 1" | Concreto | Placa torre 1 eje 13 al 19 entre A - G porteria y administración y apto 203 | 2026-09-08 | 2026-09-11 | 2026-09-16 | 3 | 34.5 | 24.5 | 71
28229 - PIAZZA PPTO C | PL - 250 | Outinord Ind 1" | Concreto | Placa torre 1 eje 13 al 19 entre A - G porteria y administración y apto 203 | 2026-09-08 | 2026-09-11 | 2026-09-16 | 3 | 34.5 | 23.7 | 68.7
28229 - PIAZZA PPTO C | PL - 254 | OUTINORD IND 1" | Concreto | Placa entrepiso torre 1 eje 9 al 5 entre A - G apt 202 y depositos | 2026-09-15 | 2026-10-13 | 2026-10-26 | 28 | 34.5 | 51.7 | 149.9
28229 - PIAZZA PPTO C | PL - 254 | OUTINORD IND 1" | Concreto | Placa entrepiso torre 1 eje 9 al 5 entre A - G apt 202 y depositos | 2026-09-15 | 2026-10-13 | 2026-10-26 | 28 | 34.5 | 52.1 | 151
28229 - PIAZZA PPTO C | PL - 254 | OUTINORD IND 1" | Concreto | Placa entrepiso torre 1 eje 9 al 5 entre A - G apt 202 y depositos | 2026-09-15 | 2026-10-13 | 2026-10-26 | 28 | 34.5 | 52.7 | 152.8
28229 - PIAZZA PPTO C | PL - 254 | OUTINORD IND 1" | Concreto | Placa entrepiso torre 1 eje 9 al 5 entre A - G apt 202 y depositos | 2026-09-15 | 2026-09-29 | 2026-09-29 | 14 | 34.5 | 42.5 | 123.2
28229 - PIAZZA PPTO C | PL - 254 | OUTINORD IND 1" | Concreto | Placa entrepiso torre 1 eje 9 al 5 entre A - G apt 202 y depositos | 2026-09-15 | 2026-09-29 | 2026-09-29 | 14 | 34.5 | 43.4 | 125.8
28229 - PIAZZA PPTO C | PL - 254 | OUTINORD IND 1" | Concreto | Placa entrepiso torre 1 eje 9 al 5 entre A - G apt 202 y depositos | 2026-09-15 | 2026-09-22 | 2026-09-22 | 7 | 34.5 | 35.7 | 103.5
28229 - PIAZZA PPTO C | PL - 254 | OUTINORD IND 1" | Concreto | Placa entrepiso torre 1 eje 9 al 5 entre A - G apt 202 y depositos | 2026-09-15 | 2026-09-22 | 2026-09-22 | 7 | 34.5 | 36.3 | 105.2
28229 - PIAZZA PPTO C | PL - 254 | OUTINORD IND 1" | Concreto | Placa entrepiso torre 1 eje 9 al 5 entre A - G apt 202 y depositos | 2026-09-15 | 2026-09-18 | 2026-09-18 | 3 | 34.5 | 30.5 | 88.4
28229 - PIAZZA PPTO C | PL - 254 | OUTINORD IND 1" | Concreto | Placa entrepiso torre 1 eje 9 al 5 entre A - G apt 202 y depositos | 2026-09-15 | 2026-09-18 | 2026-09-18 | 3 | 34.5 | 30.2 | 87.5
28229 - PIAZZA PPTO C | PL - 255 | TREMIE 1 / 2" | Concreto | Pilote kely torre 3 #281 | 2026-09-15 | 2026-10-13 | 2026-10-26 | 28 | 34.5 | 45.6 | 132.2
28229 - PIAZZA PPTO C | PL - 255 | TREMIE 1 / 2" | Concreto | Pilote kely torre 3 #281 | 2026-09-15 | 2026-10-13 | 2026-10-26 | 28 | 34.5 | 46.6 | 135.1
28229 - PIAZZA PPTO C | PL - 255 | TREMIE 1 / 2" | Concreto | Pilote kely torre 3 #281 | 2026-09-15 | 2026-10-13 | 2026-10-26 | 28 | 34.5 | 46.1 | 133.6
28229 - PIAZZA PPTO C | PL - 255 | TREMIE 1 / 2" | Concreto | Pilote kely torre 3 #281 | 2026-09-15 | 2026-09-29 | 2026-09-29 | 14 | 34.5 | 37.9 | 109.9
28229 - PIAZZA PPTO C | PL - 255 | TREMIE 1 / 2" | Concreto | Pilote kely torre 3 #281 | 2026-09-15 | 2026-09-29 | 2026-09-29 | 14 | 34.5 | 38.3 | 111
28229 - PIAZZA PPTO C | PL - 255 | TREMIE 1 / 2" | Concreto | Pilote kely torre 3 #281 | 2026-09-15 | 2026-09-22 | 2026-09-22 | 7 | 34.5 | 34.4 | 99.7
28229 - PIAZZA PPTO C | PL - 255 | TREMIE 1 / 2" | Concreto | Pilote kely torre 3 #281 | 2026-09-15 | 2026-09-22 | 2026-09-22 | 7 | 34.5 | 33.1 | 95.9
28229 - PIAZZA PPTO C | PL - 255 | TREMIE 1 / 2" | Concreto | Pilote kely torre 3 #281 | 2026-09-15 | 2026-09-18 | 2026-09-18 | 3 | 34.5 | 26.3 | 76.2
28229 - PIAZZA PPTO C | PL - 255 | TREMIE 1 / 2" | Concreto | Pilote kely torre 3 #281 | 2026-09-15 | 2026-09-18 | 2026-09-18 | 3 | 34.5 | 26.1 | 75.7
28229 - PIAZZA PPTO C | PL - 256 | TREMIE 1 / 2" | Concreto | Pilote kely torre 3 # 300 y pilote kely #293 | 2026-09-16 | 2026-10-14 | 2026-10-15 | 28 | 34.5 | 60.7 | 175.9
28229 - PIAZZA PPTO C | PL - 256 | TREMIE 1 / 2" | Concreto | Pilote kely torre 3 # 300 y pilote kely #293 | 2026-09-16 | 2026-10-14 | 2026-10-15 | 28 | 34.5 | 60.2 | 174.5
28229 - PIAZZA PPTO C | PL - 256 | TREMIE 1 / 2" | Concreto | Pilote kely torre 3 # 300 y pilote kely #293 | 2026-09-16 | 2026-10-14 | 2026-10-15 | 28 | 34.5 | 59.3 | 171.9
28229 - PIAZZA PPTO C | PL - 256 | TREMIE 1 / 2" | Concreto | Pilote kely torre 3 # 300 y pilote kely #293 | 2026-09-16 | 2026-09-30 | 2026-10-01 | 14 | 34.5 | 48.1 | 139.4
28229 - PIAZZA PPTO C | PL - 256 | TREMIE 1 / 2" | Concreto | Pilote kely torre 3 # 300 y pilote kely #293 | 2026-09-16 | 2026-09-30 | 2026-10-01 | 14 | 34.5 | 50.5 | 146.4
28229 - PIAZZA PPTO C | PL - 256 | TREMIE 1 / 2" | Concreto | Pilote kely torre 3 # 300 y pilote kely #293 | 2026-09-16 | 2026-09-23 | 2026-09-25 | 7 | 34.5 | 42.5 | 123.2
28229 - PIAZZA PPTO C | PL - 256 | TREMIE 1 / 2" | Concreto | Pilote kely torre 3 # 300 y pilote kely #293 | 2026-09-16 | 2026-09-23 | 2026-09-25 | 7 | 34.5 | 42.2 | 122.3
28229 - PIAZZA PPTO C | PL - 256 | TREMIE 1 / 2" | Concreto | Pilote kely torre 3 # 300 y pilote kely #293 | 2026-09-16 | 2026-09-19 | 2026-09-22 | 3 | 34.5 | 36 | 104.3
28229 - PIAZZA PPTO C | PL - 256 | TREMIE 1 / 2" | Concreto | Pilote kely torre 3 # 300 y pilote kely #293 | 2026-09-16 | 2026-09-19 | 2026-09-22 | 3 | 34.5 | 35.5 | 102.9
28229 - PIAZZA PPTO C | PL - 261 | Outinord IND 1" | Concreto | Placa entre piso Torre 1 eje 5 al 1 entre A - G Apto 201 y depósitos | 2026-09-19 | 2026-10-17 | 2026-10-19 | 28 | 34.5 | 57.8 | 167.5
28229 - PIAZZA PPTO C | PL - 261 | Outinord IND 1" | Concreto | Placa entre piso Torre 1 eje 5 al 1 entre A - G Apto 201 y depósitos | 2026-09-19 | 2026-10-17 | 2026-10-19 | 28 | 34.5 | 56.6 | 164.1
28229 - PIAZZA PPTO C | PL - 261 | Outinord IND 1" | Concreto | Placa entre piso Torre 1 eje 5 al 1 entre A - G Apto 201 y depósitos | 2026-09-19 | 2026-10-17 | 2026-10-19 | 28 | 34.5 | 58.3 | 169
28229 - PIAZZA PPTO C | PL - 261 | Outinord IND 1" | Concreto | Placa entre piso Torre 1 eje 5 al 1 entre A - G Apto 201 y depósitos | 2026-09-19 | 2026-10-03 | 2026-10-26 | 14 | 34.5 | 48.1 | 139.4
28229 - PIAZZA PPTO C | PL - 261 | Outinord IND 1" | Concreto | Placa entre piso Torre 1 eje 5 al 1 entre A - G Apto 201 y depósitos | 2026-09-19 | 2026-10-03 | 2026-10-26 | 14 | 34.5 | 47.5 | 137.7
28229 - PIAZZA PPTO C | PL - 261 | Outinord IND 1" | Concreto | Placa entre piso Torre 1 eje 5 al 1 entre A - G Apto 201 y depósitos | 2026-09-19 | 2026-09-26 | 2026-09-29 | 7 | 34.5 | 40.6 | 117.7
28229 - PIAZZA PPTO C | PL - 261 | Outinord IND 1" | Concreto | Placa entre piso Torre 1 eje 5 al 1 entre A - G Apto 201 y depósitos | 2026-09-19 | 2026-09-26 | 2026-09-29 | 7 | 34.5 | 39.9 | 115.7
28229 - PIAZZA PPTO C | PL - 261 | Outinord IND 1" | Concreto | Placa entre piso Torre 1 eje 5 al 1 entre A - G Apto 201 y depósitos | 2026-09-19 | 2026-09-24 | 2026-09-29 | 5 | 34.5 | 34.9 | 101.2
28229 - PIAZZA PPTO C | PL - 261 | Outinord IND 1" | Concreto | Placa entre piso Torre 1 eje 5 al 1 entre A - G Apto 201 y depósitos | 2026-09-19 | 2026-09-24 | 2026-09-29 | 5 | 34.5 | 35.2 | 102
28229 - PIAZZA PPTO C | PL - 271 | Outinord IND 1” | Concreto | Placa Entre Piso Torre 1 Eje 13 al 9 Entre A – D Apt 304 | 2026-09-25 | 2026-10-23 | 2026-10-26 | 28 | 34.5 | 53.5 | 155.1
28229 - PIAZZA PPTO C | PL - 271 | Outinord IND 1” | Concreto | Placa Entre Piso Torre 1 Eje 13 al 9 Entre A – D Apt 304 | 2026-09-25 | 2026-10-23 | 2026-10-26 | 28 | 34.5 | 51.6 | 149.6
28229 - PIAZZA PPTO C | PL - 271 | Outinord IND 1” | Concreto | Placa Entre Piso Torre 1 Eje 13 al 9 Entre A – D Apt 304 | 2026-09-25 | 2026-10-23 | 2026-10-26 | 28 | 34.5 | 53.3 | 154.5
28229 - PIAZZA PPTO C | PL - 271 | Outinord IND 1” | Concreto | Placa Entre Piso Torre 1 Eje 13 al 9 Entre A – D Apt 304 | 2026-09-25 | 2026-10-09 | 2026-10-13 | 14 | 34.5 | 44.5 | 129
28229 - PIAZZA PPTO C | PL - 271 | Outinord IND 1” | Concreto | Placa Entre Piso Torre 1 Eje 13 al 9 Entre A – D Apt 304 | 2026-09-25 | 2026-10-09 | 2026-10-13 | 14 | 34.5 | 43.6 | 126.4
28229 - PIAZZA PPTO C | PL - 271 | Outinord IND 1” | Concreto | Placa Entre Piso Torre 1 Eje 13 al 9 Entre A – D Apt 304 | 2026-09-25 | 2026-10-02 | 2026-10-02 | 7 | 34.5 | 36.6 | 106.1
28229 - PIAZZA PPTO C | PL - 271 | Outinord IND 1” | Concreto | Placa Entre Piso Torre 1 Eje 13 al 9 Entre A – D Apt 304 | 2026-09-25 | 2026-10-02 | 2026-10-02 | 7 | 34.5 | 37.1 | 107.5
28229 - PIAZZA PPTO C | PL - 271 | Outinord IND 1” | Concreto | Placa Entre Piso Torre 1 Eje 13 al 9 Entre A – D Apt 304 | 2026-09-25 | 2026-09-29 | 2026-10-01 | 4 | 34.5 | 30.9 | 89.6
28229 - PIAZZA PPTO C | PL - 271 | Outinord IND 1” | Concreto | Placa Entre Piso Torre 1 Eje 13 al 9 Entre A – D Apt 304 | 2026-09-25 | 2026-09-29 | 2026-10-01 | 4 | 34.5 | 31.2 | 90.4
28229 - PIAZZA PPTO C | PL - 280 | OUTINORD IND 1" | Concreto | Placa entre piso torre 1 eje 9 al 5 entre A - C apt 305 y eje 7 al 4 entre G - C apt 302 | 2026-09-30 | 2026-10-28 | 2026-10-28 | 28 | 34.5 | 49.6 | 143.8
28229 - PIAZZA PPTO C | PL - 280 | OUTINORD IND 1" | Concreto | Placa entre piso torre 1 eje 9 al 5 entre A - C apt 305 y eje 7 al 4 entre G - C apt 302 | 2026-09-30 | 2026-10-28 | 2026-10-28 | 28 | 34.5 | 50.4 | 146.1
28229 - PIAZZA PPTO C | PL - 280 | OUTINORD IND 1" | Concreto | Placa entre piso torre 1 eje 9 al 5 entre A - C apt 305 y eje 7 al 4 entre G - C apt 302 | 2026-09-30 | 2026-10-28 | 2026-10-28 | 28 | 34.5 | 50.1 | 145.2
28229 - PIAZZA PPTO C | PL - 280 | OUTINORD IND 1" | Concreto | Placa entre piso torre 1 eje 9 al 5 entre A - C apt 305 y eje 7 al 4 entre G - C apt 302 | 2026-09-30 | 2026-10-14 | 2026-10-15 | 14 | 34.5 | 41.5 | 120.3
28229 - PIAZZA PPTO C | PL - 280 | OUTINORD IND 1" | Concreto | Placa entre piso torre 1 eje 9 al 5 entre A - C apt 305 y eje 7 al 4 entre G - C apt 302 | 2026-09-30 | 2026-10-14 | 2026-10-15 | 14 | 34.5 | 42.3 | 122.6
28229 - PIAZZA PPTO C | PL - 280 | OUTINORD IND 1" | Concreto | Placa entre piso torre 1 eje 9 al 5 entre A - C apt 305 y eje 7 al 4 entre G - C apt 302 | 2026-09-30 | 2026-10-07 | 2026-10-08 | 7 | 34.5 | 35.1 | 101.7
28229 - PIAZZA PPTO C | PL - 280 | OUTINORD IND 1" | Concreto | Placa entre piso torre 1 eje 9 al 5 entre A - C apt 305 y eje 7 al 4 entre G - C apt 302 | 2026-09-30 | 2026-10-07 | 2026-10-08 | 7 | 34.5 | 34.8 | 100.9
28229 - PIAZZA PPTO C | PL - 280 | OUTINORD IND 1" | Concreto | Placa entre piso torre 1 eje 9 al 5 entre A - C apt 305 y eje 7 al 4 entre G - C apt 302 | 2026-09-30 | 2026-10-03 | 2026-10-26 | 3 | 34.5 | 27.4 | 79.4
28229 - PIAZZA PPTO C | PL - 280 | OUTINORD IND 1" | Concreto | Placa entre piso torre 1 eje 9 al 5 entre A - C apt 305 y eje 7 al 4 entre G - C apt 302 | 2026-09-30 | 2026-10-03 | 2026-10-26 | 3 | 34.5 | 27.7 | 80.3
28229 - PIAZZA PPTO C | PL - 287 | Outinord IND 1 | Concreto | Placa entrepiso Torre 1 eje 1 al 4 entre D - G Apto 301 | 2026-10-02 | 2026-10-16 | 2026-10-19 | 14 | 34.5 | 49.9 | 144.6
28229 - PIAZZA PPTO C | PL - 287 | Outinord IND 1 | Concreto | Placa entrepiso Torre 1 eje 1 al 4 entre D - G Apto 301 | 2026-10-02 | 2026-10-16 | 2026-10-19 | 14 | 34.5 | 50.6 | 146.7
28229 - PIAZZA PPTO C | PL - 287 | Outinord IND 1 | Concreto | Placa entrepiso Torre 1 eje 1 al 4 entre D - G Apto 301 | 2026-10-02 | 2026-10-09 | 2026-10-13 | 7 | 34.5 | 43.5 | 126.1
28229 - PIAZZA PPTO C | PL - 287 | Outinord IND 1 | Concreto | Placa entrepiso Torre 1 eje 1 al 4 entre D - G Apto 301 | 2026-10-02 | 2026-10-09 | 2026-10-13 | 7 | 34.5 | 44 | 127.5
28229 - PIAZZA PPTO C | PL - 287 | Outinord IND 1 | Concreto | Placa entrepiso Torre 1 eje 1 al 4 entre D - G Apto 301 | 2026-10-02 | 2026-10-06 | 2026-10-08 | 4 | 34.5 | 36.8 | 106.7
28229 - PIAZZA PPTO C | PL - 287 | Outinord IND 1 | Concreto | Placa entrepiso Torre 1 eje 1 al 4 entre D - G Apto 301 | 2026-10-02 | 2026-10-06 | 2026-10-08 | 4 | 34.5 | 36.2 | 104.9
28229 - PIAZZA PPTO C | PL - 291 | Outinord IND 1" | Concreto | Placa entrepiso Torre 1 eje 4 al 1 entre A - C Apto 306 | 2026-10-05 | 2026-10-19 | 2026-10-19 | 14 | 34.5 | 47.1 | 136.5
28229 - PIAZZA PPTO C | PL - 291 | Outinord IND 1" | Concreto | Placa entrepiso Torre 1 eje 4 al 1 entre A - C Apto 306 | 2026-10-05 | 2026-10-19 | 2026-10-19 | 14 | 34.5 | 46.5 | 134.8
28229 - PIAZZA PPTO C | PL - 291 | Outinord IND 1" | Concreto | Placa entrepiso Torre 1 eje 4 al 1 entre A - C Apto 306 | 2026-10-05 | 2026-10-12 | 2026-10-26 | 7 | 34.5 | 40.1 | 116.2
28229 - PIAZZA PPTO C | PL - 291 | Outinord IND 1" | Concreto | Placa entrepiso Torre 1 eje 4 al 1 entre A - C Apto 306 | 2026-10-05 | 2026-10-12 | 2026-10-26 | 7 | 34.5 | 40 | 115.9
28229 - PIAZZA PPTO C | PL - 291 | Outinord IND 1" | Concreto | Placa entrepiso Torre 1 eje 4 al 1 entre A - C Apto 306 | 2026-10-05 | 2026-10-08 | 2026-10-13 | 3 | 34.5 | 32.6 | 94.5
28229 - PIAZZA PPTO C | PL - 291 | Outinord IND 1" | Concreto | Placa entrepiso Torre 1 eje 4 al 1 entre A - C Apto 306 | 2026-10-05 | 2026-10-08 | 2026-10-13 | 3 | 34.5 | 33 | 95.7
28229 - PIAZZA PPTO C | PL - 292 | Outinord IND 1" | Concreto | Placa entrepiso Torre 1 eje 9 al 3 entre A - C Apto 404 | 2026-10-06 | 2026-10-20 | 2026-10-21 | 14 | 34.5 | 33.8 | 98
28229 - PIAZZA PPTO C | PL - 292 | Outinord IND 1" | Concreto | Placa entrepiso Torre 1 eje 9 al 3 entre A - C Apto 404 | 2026-10-06 | 2026-10-20 | 2026-10-21 | 14 | 34.5 | 34.3 | 99.4
28229 - PIAZZA PPTO C | PL - 292 | Outinord IND 1" | Concreto | Placa entrepiso Torre 1 eje 9 al 3 entre A - C Apto 404 | 2026-10-06 | 2026-10-13 | 2026-10-15 | 7 | 34.5 | 30 | 87
28229 - PIAZZA PPTO C | PL - 292 | Outinord IND 1" | Concreto | Placa entrepiso Torre 1 eje 9 al 3 entre A - C Apto 404 | 2026-10-06 | 2026-10-13 | 2026-10-15 | 7 | 34.5 | 28.5 | 82.6
28229 - PIAZZA PPTO C | PL - 292 | Outinord IND 1" | Concreto | Placa entrepiso Torre 1 eje 9 al 3 entre A - C Apto 404 | 2026-10-06 | 2026-10-09 | 2026-10-13 | 3 | 34.5 | 22.7 | 65.8
28229 - PIAZZA PPTO C | PL - 292 | Outinord IND 1" | Concreto | Placa entrepiso Torre 1 eje 9 al 3 entre A - C Apto 404 | 2026-10-06 | 2026-10-09 | 2026-10-13 | 3 | 34.5 | 22.8 | 66.1
28229 - PIAZZA PPTO C | PL - 299 | Outinord IND 1" | Concreto | Placa entrepiso eje 7 al 13 entre D - G Apt. 403 torre 1 | 2026-10-07 | 2026-10-21 | 2026-10-21 | 14 | 34.5 | 46.3 | 134.2
28229 - PIAZZA PPTO C | PL - 299 | Outinord IND 1" | Concreto | Placa entrepiso eje 7 al 13 entre D - G Apt. 403 torre 1 | 2026-10-07 | 2026-10-21 | 2026-10-21 | 14 | 34.5 | 46.7 | 135.4
28229 - PIAZZA PPTO C | PL - 299 | Outinord IND 1" | Concreto | Placa entrepiso eje 7 al 13 entre D - G Apt. 403 torre 1 | 2026-10-07 | 2026-10-14 | 2026-10-15 | 7 | 34.5 | 39.9 | 115.7
28229 - PIAZZA PPTO C | PL - 299 | Outinord IND 1" | Concreto | Placa entrepiso eje 7 al 13 entre D - G Apt. 403 torre 1 | 2026-10-07 | 2026-10-14 | 2026-10-15 | 7 | 34.5 | 39.5 | 114.5
28229 - PIAZZA PPTO C | PL - 299 | Outinord IND 1" | Concreto | Placa entrepiso eje 7 al 13 entre D - G Apt. 403 torre 1 | 2026-10-07 | 2026-10-13 | 2026-10-15 | 6 | 34.5 | 38.1 | 110.4
28229 - PIAZZA PPTO C | PL - 299 | Outinord IND 1" | Concreto | Placa entrepiso eje 7 al 13 entre D - G Apt. 403 torre 1 | 2026-10-07 | 2026-10-13 | 2026-10-15 | 6 | 34.5 | 37.8 | 109.6
28229 - PIAZZA PPTO C | PL - 303 | Outinord IND 1" | Concreto | Placa entrepiso torre 1 eje 4 al 7 entre D - G Apt. 402 y eje 5 al 9 entre A - D Apt. 405 | 2026-10-09 | 2026-10-23 | 2026-10-26 | 14 | 34.5 | 36.6 | 106.1
28229 - PIAZZA PPTO C | PL - 303 | Outinord IND 1" | Concreto | Placa entrepiso torre 1 eje 4 al 7 entre D - G Apt. 402 y eje 5 al 9 entre A - D Apt. 405 | 2026-10-09 | 2026-10-23 | 2026-10-26 | 14 | 34.5 | 36.4 | 105.5
28229 - PIAZZA PPTO C | PL - 303 | Outinord IND 1" | Concreto | Placa entrepiso torre 1 eje 4 al 7 entre D - G Apt. 402 y eje 5 al 9 entre A - D Apt. 405 | 2026-10-09 | 2026-10-16 | 2026-10-19 | 7 | 34.5 | 32.5 | 94.2
28229 - PIAZZA PPTO C | PL - 303 | Outinord IND 1" | Concreto | Placa entrepiso torre 1 eje 4 al 7 entre D - G Apt. 402 y eje 5 al 9 entre A - D Apt. 405 | 2026-10-09 | 2026-10-16 | 2026-10-19 | 7 | 34.5 | 32.9 | 95.4
28229 - PIAZZA PPTO C | PL - 303 | Outinord IND 1" | Concreto | Placa entrepiso torre 1 eje 4 al 7 entre D - G Apt. 402 y eje 5 al 9 entre A - D Apt. 405 | 2026-10-09 | 2026-10-13 | 2026-10-15 | 4 | 34.5 | 28.9 | 83.8
28229 - PIAZZA PPTO C | PL - 303 | Outinord IND 1" | Concreto | Placa entrepiso torre 1 eje 4 al 7 entre D - G Apt. 402 y eje 5 al 9 entre A - D Apt. 405 | 2026-10-09 | 2026-10-13 | 2026-10-15 | 4 | 34.5 | 27.7 | 80.3
28229 - PIAZZA PPTO C | PL-277 | Outinord IND 1" | Concreto | Placa de entrepiso, Torre 1, eje 13 al 7, entre los ejes A-C, apartamento 303 | 2026-09-28 | 2026-10-26 | 2026-10-26 | 28 | 34.5 | 53.3 | 154.5
28229 - PIAZZA PPTO C | PL-277 | Outinord IND 1" | Concreto | Placa de entrepiso, Torre 1, eje 13 al 7, entre los ejes A-C, apartamento 303 | 2026-09-28 | 2026-10-26 | 2026-10-26 | 28 | 34.5 | 52.8 | 153
28229 - PIAZZA PPTO C | PL-277 | Outinord IND 1" | Concreto | Placa de entrepiso, Torre 1, eje 13 al 7, entre los ejes A-C, apartamento 303 | 2026-09-28 | 2026-10-26 | 2026-10-26 | 28 | 34.5 | 52.4 | 151.9
28229 - PIAZZA PPTO C | PL-277 | Outinord IND 1" | Concreto | Placa de entrepiso, Torre 1, eje 13 al 7, entre los ejes A-C, apartamento 303 | 2026-09-28 | 2026-10-12 | 2026-10-26 | 14 | 34.5 | 43 | 124.6
28229 - PIAZZA PPTO C | PL-277 | Outinord IND 1" | Concreto | Placa de entrepiso, Torre 1, eje 13 al 7, entre los ejes A-C, apartamento 303 | 2026-09-28 | 2026-10-12 | 2026-10-26 | 14 | 34.5 | 43.9 | 127.2
28229 - PIAZZA PPTO C | PL-277 | Outinord IND 1" | Concreto | Placa de entrepiso, Torre 1, eje 13 al 7, entre los ejes A-C, apartamento 303 | 2026-09-28 | 2026-10-05 | 2026-10-26 | 7 | 34.5 | 26.5 | 76.8
28229 - PIAZZA PPTO C | PL-277 | Outinord IND 1" | Concreto | Placa de entrepiso, Torre 1, eje 13 al 7, entre los ejes A-C, apartamento 303 | 2026-09-28 | 2026-10-05 | 2026-10-26 | 7 | 34.5 | 26.2 | 75.9
28229 - PIAZZA PPTO C | PL-277 | Outinord IND 1" | Concreto | Placa de entrepiso, Torre 1, eje 13 al 7, entre los ejes A-C, apartamento 303 | 2026-09-28 | 2026-10-01 | 2026-10-26 | 3 | 34.5 | 26.5 | 76.8
28229 - PIAZZA PPTO C | PL-277 | Outinord IND 1" | Concreto | Placa de entrepiso, Torre 1, eje 13 al 7, entre los ejes A-C, apartamento 303 | 2026-09-28 | 2026-10-01 | 2026-10-26 | 3 | 34.5 | 26.2 | 75.9
28229 - PIAZZA PPTO C | PL-305 | 20044106 | Concreto | Placa entre piso eje 2 al 5 entre A - D Apt 406 | 2026-10-13 | 2026-10-27 | 2026-10-28 | 14 | 35 | 46.5 | 132.9
28229 - PIAZZA PPTO C | PL-305 | 20044106 | Concreto | Placa entre piso eje 2 al 5 entre A - D Apt 406 | 2026-10-13 | 2026-10-27 | 2026-10-28 | 14 | 35 | 45.2 | 129.1
28229 - PIAZZA PPTO C | PL-305 | 20044106 | Concreto | Placa entre piso eje 2 al 5 entre A - D Apt 406 | 2026-10-13 | 2026-10-20 | 2026-10-21 | 7 | 35 | 40.7 | 116.3
28229 - PIAZZA PPTO C | PL-305 | 20044106 | Concreto | Placa entre piso eje 2 al 5 entre A - D Apt 406 | 2026-10-13 | 2026-10-20 | 2026-10-21 | 7 | 35 | 39.8 | 113.7
28229 - PIAZZA PPTO C | PL-305 | 20044106 | Concreto | Placa entre piso eje 2 al 5 entre A - D Apt 406 | 2026-10-13 | 2026-10-16 | 2026-10-21 | 3 | 35 | 33.2 | 94.9
28229 - PIAZZA PPTO C | PL-305 | 20044106 | Concreto | Placa entre piso eje 2 al 5 entre A - D Apt 406 | 2026-10-13 | 2026-10-16 | 2026-10-21 | 3 | 35 | 32.7 | 93.4
28229 - PIAZZA PPTO C | PL-309 | 20044106 | Concreto | Placa entre piso torre 1 eje 1 al 4 entre C - G apt 401 | 2026-10-14 | 2026-10-28 | 2026-10-28 | 14 | 35 | 35 | 100
28229 - PIAZZA PPTO C | PL-309 | 20044106 | Concreto | Placa entre piso torre 1 eje 1 al 4 entre C - G apt 401 | 2026-10-14 | 2026-10-28 | 2026-10-28 | 14 | 35 | 35.5 | 101.4
28229 - PIAZZA PPTO C | PL-309 | 20044106 | Concreto | Placa entre piso torre 1 eje 1 al 4 entre C - G apt 401 | 2026-10-14 | 2026-10-21 | 2026-10-22 | 7 | 35 | 30.6 | 87.4
28229 - PIAZZA PPTO C | PL-309 | 20044106 | Concreto | Placa entre piso torre 1 eje 1 al 4 entre C - G apt 401 | 2026-10-14 | 2026-10-21 | 2026-10-22 | 7 | 35 | 29.5 | 84.3
28229 - PIAZZA PPTO C | PL-309 | 20044106 | Concreto | Placa entre piso torre 1 eje 1 al 4 entre C - G apt 401 | 2026-10-14 | 2026-10-17 | 2026-10-21 | 3 | 35 | 19.8 | 56.6
28229 - PIAZZA PPTO C | PL-309 | 20044106 | Concreto | Placa entre piso torre 1 eje 1 al 4 entre C - G apt 401 | 2026-10-14 | 2026-10-17 | 2026-10-21 | 3 | 35 | 19.5 | 55.7
28229 - PIAZZA PPTO C | PL-311 | Outinord IND 1" | Concreto | Placa entrepiso torre 1 eje 9 al 13 entre A - D Apt 504 | 2026-10-15 | 2026-10-22 | 2026-10-22 | 7 | 35 | 35.3 | 100.9
28229 - PIAZZA PPTO C | PL-311 | Outinord IND 1" | Concreto | Placa entrepiso torre 1 eje 9 al 13 entre A - D Apt 504 | 2026-10-15 | 2026-10-22 | 2026-10-22 | 7 | 35 | 35.6 | 101.7
28229 - PIAZZA PPTO C | PL-311 | Outinord IND 1" | Concreto | Placa entrepiso torre 1 eje 9 al 13 entre A - D Apt 504 | 2026-10-15 | 2026-10-20 | 2026-10-22 | 5 | 35 | 27.6 | 78.9
28229 - PIAZZA PPTO C | PL-311 | Outinord IND 1" | Concreto | Placa entrepiso torre 1 eje 9 al 13 entre A - D Apt 504 | 2026-10-15 | 2026-10-20 | 2026-10-22 | 5 | 35 | 29.1 | 83.1
28229 - PIAZZA PPTO C | PL-314 | Outinord IND 1 " | Concreto | Placa contrapiso torre 2 eje 7 al 1 entre A - D cuartos de depósitos | 2026-10-16 | 2026-10-23 | 2026-10-26 | 7 | 35 | 32.8 | 93.7
28229 - PIAZZA PPTO C | PL-314 | Outinord IND 1 " | Concreto | Placa contrapiso torre 2 eje 7 al 1 entre A - D cuartos de depósitos | 2026-10-16 | 2026-10-23 | 2026-10-26 | 7 | 35 | 33.6 | 96
28229 - PIAZZA PPTO C | PL-314 | Outinord IND 1 " | Concreto | Placa contrapiso torre 2 eje 7 al 1 entre A - D cuartos de depósitos | 2026-10-16 | 2026-10-20 | 2026-10-22 | 4 | 35 | 28.4 | 81.1
28229 - PIAZZA PPTO C | PL-314 | Outinord IND 1 " | Concreto | Placa contrapiso torre 2 eje 7 al 1 entre A - D cuartos de depósitos | 2026-10-16 | 2026-10-20 | 2026-10-22 | 4 | 35 | 28 | 80
28229 - PIAZZA PPTO C | PL-315 | Outinord IND 1 " | Concreto | Placaentre piso torre 1 eje 7 al 13 entre D - G apt 503 | 2026-10-16 | 2026-10-23 | 2026-10-26 | 7 | 35 | 43.5 | 124.3
28229 - PIAZZA PPTO C | PL-315 | Outinord IND 1 " | Concreto | Placaentre piso torre 1 eje 7 al 13 entre D - G apt 503 | 2026-10-16 | 2026-10-23 | 2026-10-26 | 7 | 35 | 45 | 128.6
28229 - PIAZZA PPTO C | PL-315 | Outinord IND 1 " | Concreto | Placaentre piso torre 1 eje 7 al 13 entre D - G apt 503 | 2026-10-16 | 2026-10-20 | 2026-10-22 | 4 | 35 | 38.3 | 109.4
28229 - PIAZZA PPTO C | PL-315 | Outinord IND 1 " | Concreto | Placaentre piso torre 1 eje 7 al 13 entre D - G apt 503 | 2026-10-16 | 2026-10-20 | 2026-10-22 | 4 | 35 | 36.8 | 105.1
28229 - PIAZZA PPTO C | PL-316 | Outinord IND 1 " | Concreto | Placacontra piso torre 2 eje 7 al 1 entre D - H apt 101 y apt 102 | 2026-10-17 | 2026-10-24 | 2026-10-26 | 7 | 35 | 37.6 | 107.4
28229 - PIAZZA PPTO C | PL-316 | Outinord IND 1 " | Concreto | Placacontra piso torre 2 eje 7 al 1 entre D - H apt 101 y apt 102 | 2026-10-17 | 2026-10-24 | 2026-10-26 | 7 | 35 | 37.4 | 106.9
28229 - PIAZZA PPTO C | PL-316 | Outinord IND 1 " | Concreto | Placacontra piso torre 2 eje 7 al 1 entre D - H apt 101 y apt 102 | 2026-10-17 | 2026-10-20 | 2026-10-22 | 3 | 35 | 30 | 85.7
28229 - PIAZZA PPTO C | PL-316 | Outinord IND 1 " | Concreto | Placacontra piso torre 2 eje 7 al 1 entre D - H apt 101 y apt 102 | 2026-10-17 | 2026-10-20 | 2026-10-22 | 3 | 35 | 30.4 | 86.9
28229 - PIAZZA PPTO C | PL-317 | Outinord IND 1 " | Concreto | Placa entrepiso torre 1 eje 5 al 19 entre A - D Apt 505 | 2026-10-17 | 2026-10-24 | 2026-10-26 | 7 | 35 | 31.3 | 89.4
28229 - PIAZZA PPTO C | PL-317 | Outinord IND 1 " | Concreto | Placa entrepiso torre 1 eje 5 al 19 entre A - D Apt 505 | 2026-10-17 | 2026-10-24 | 2026-10-26 | 7 | 35 | 32.3 | 92.3
28229 - PIAZZA PPTO C | PL-317 | Outinord IND 1 " | Concreto | Placa entrepiso torre 1 eje 5 al 19 entre A - D Apt 505 | 2026-10-17 | 2026-10-20 | 2026-10-22 | 3 | 35 | 27.6 | 78.9
28229 - PIAZZA PPTO C | PL-317 | Outinord IND 1 " | Concreto | Placa entrepiso torre 1 eje 5 al 19 entre A - D Apt 505 | 2026-10-17 | 2026-10-20 | 2026-10-22 | 3 | 35 | 27.2 | 77.7
28229 - PIAZZA PPTO C | PL-320 | Outinord IND | Concreto | Placa entre piso torre 1 eje 7 al 4 entre D - G apt 502 | 2026-10-20 | 2026-10-27 | 2026-10-28 | 7 | 35 | 32.8 | 93.7
28229 - PIAZZA PPTO C | PL-320 | Outinord IND | Concreto | Placa entre piso torre 1 eje 7 al 4 entre D - G apt 502 | 2026-10-20 | 2026-10-27 | 2026-10-28 | 7 | 35 | 32.9 | 94
28229 - PIAZZA PPTO C | PL-320 | Outinord IND | Concreto | Placa entre piso torre 1 eje 7 al 4 entre D - G apt 502 | 2026-10-20 | 2026-10-23 | 2026-10-26 | 3 | 35 | 28.2 | 80.6
28229 - PIAZZA PPTO C | PL-320 | Outinord IND | Concreto | Placa entre piso torre 1 eje 7 al 4 entre D - G apt 502 | 2026-10-20 | 2026-10-23 | 2026-10-26 | 3 | 35 | 27.8 | 79.4
28229 - PIAZZA PPTO C | PL-322 | Outinord IND | Concreto | Placa entre piso torre 1 eje 5 al 2 entre A - C apt 506 | 2026-10-21 | 2026-10-28 | 2026-10-28 | 7 | 35 | 29.4 | 84
28229 - PIAZZA PPTO C | PL-322 | Outinord IND | Concreto | Placa entre piso torre 1 eje 5 al 2 entre A - C apt 506 | 2026-10-21 | 2026-10-28 | 2026-10-28 | 7 | 35 | 28.6 | 81.7
28229 - PIAZZA PPTO C | PL-322 | Outinord IND | Concreto | Placa entre piso torre 1 eje 5 al 2 entre A - C apt 506 | 2026-10-21 | 2026-10-24 | 2026-10-26 | 3 | 35 | 24.6 | 70.3
28229 - PIAZZA PPTO C | PL-322 | Outinord IND | Concreto | Placa entre piso torre 1 eje 5 al 2 entre A - C apt 506 | 2026-10-21 | 2026-10-24 | 2026-10-26 | 3 | 35 | 24.4 | 69.7
28229 - PIAZZA PPTO C | PL-325 | Autocompactante | Concreto | Placa entre piso torre 1 eje 1 al 4 entre G-B apt 501 y columnas C-10 (2) eje C y D nivel de semisótano tanque de agua potable | 2026-10-22 | 2026-10-27 | 2026-10-28 | 5 | 42 | 29.5 | 70.2
28229 - PIAZZA PPTO C | PL-325 | Autocompactante | Concreto | Placa entre piso torre 1 eje 1 al 4 entre G-B apt 501 y columnas C-10 (2) eje C y D nivel de semisótano tanque de agua potable | 2026-10-22 | 2026-10-27 | 2026-10-28 | 5 | 42 | 28.7 | 68.3
28229 - PIAZZA PPTO C | PL-326 | Outinord IND | Concreto | Placa entre piso torre 1 eje 13 al 9 entre A-D Apt 604 y escalera E-2 del piso 2 al piso 3 | 2026-10-23 | 2026-10-27 | 2026-10-28 | 4 | 35 | 29.6 | 84.6
28229 - PIAZZA PPTO C | PL-326 | Outinord IND | Concreto | Placa entre piso torre 1 eje 13 al 9 entre A-D Apt 604 y escalera E-2 del piso 2 al piso 3 | 2026-10-23 | 2026-10-27 | 2026-10-28 | 4 | 35 | 28.8 | 82.3
28229 - PIAZZA PPTO C | PL-330 | Outinord IND | Concreto | Placa entre piso torre 1 eje 13 al 7 entre C-G apt 603 | 2026-10-24 | 2026-10-27 | 2026-10-28 | 3 | 35 | 22.2 | 63.4
28229 - PIAZZA PPTO C | PL-330 | Outinord IND | Concreto | Placa entre piso torre 1 eje 13 al 7 entre C-G apt 603 | 2026-10-24 | 2026-10-27 | 2026-10-28 | 3 | 35 | 21.9 | 62.6