## Sheet1
Proyecto | Cilindro Nº | Código de mezcla | Localización | Toma | Rotura | Edad (días) | Resistencia nominal (MPa) | Resistencia (MPa) Individual | Resistencia (%) | TIPO | Resistencia Promedio (MPa) | Conteo Elementos | Resistencia (%) Individual
24603 - FLORA - PARQUE CENTRAL LOS ROBLES | 437 | No especificado | Placa ejes 10 - 4 / G - H piso 8 torre 4 | 2025-07-22 | 2025-09-16 | 56 | 42 | 77.5 | 184.5 | PLACA | 76.7 | 3 | 184.524
24603 - FLORA - PARQUE CENTRAL LOS ROBLES | 437 | No especificado | Placa ejes 10 - 4 / G - H piso 8 torre 4 | 2025-07-22 | 2025-09-16 | 56 | 42 | 75.7 | 180.2 | PLACA | 76.7 | 3 | 180.238
24603 - FLORA - PARQUE CENTRAL LOS ROBLES | 437 | No especificado | Placa ejes 10 - 4 / G - H piso 8 torre 4 | 2025-07-22 | 2025-09-16 | 56 | 42 | 76.9 | 183.1 | PLACA | 76.7 | 3 | 183.095
24603 - FLORA - PARQUE CENTRAL LOS ROBLES | 431 | No especificado | Placa ejes L - A / 4 - 1 piso 7 torre 3 | 2025-07-19 | 2025-09-13 | 56 | 42 | 48.5 | 115.5 | PLACA | 48.833 | 3 | 115.476
24603 - FLORA - PARQUE CENTRAL LOS ROBLES | 431 | No especificado | Placa ejes L - A / 4 - 1 piso 7 torre 3 | 2025-07-19 | 2025-09-13 | 56 | 42 | 49.6 | 118.1 | PLACA | 48.833 | 3 | 118.095
24603 - FLORA - PARQUE CENTRAL LOS ROBLES | 431 | No especificado | Placa ejes L - A / 4 - 1 piso 7 torre 3 | 2025-07-19 | 2025-09-13 | 56 | 42 | 48.4 | 115.2 | PLACA | 48.833 | 3 | 115.238
24603 - FLORA - PARQUE CENTRAL LOS ROBLES | 668 | No especificado | Pilote 33 torre 1 | 2025-10-22 | 2025-12-17 | 56 | 31.5 | 38.7 | 122.9 |  | 38.967 | 3 | 122.857
24603 - FLORA - PARQUE CENTRAL LOS ROBLES | 668 | No especificado | Pilote 33 torre 1 | 2025-10-22 | 2025-12-17 | 56 | 31.5 | 39 | 123.8 |  | 38.967 | 3 | 123.81
24603 - FLORA - PARQUE CENTRAL LOS ROBLES | 668 | No especificado | Pilote 33 torre 1 | 2025-10-22 | 2025-12-17 | 56 | 31.5 | 39.2 | 124.4 |  | 38.967 | 3 | 124.444
24603 - FLORA - PARQUE CENTRAL LOS ROBLES | 906 | Tremie | Pilote 3, T2 | 2026-02-03 | 2026-03-31 | 56 | 31 | 39.4 | 127.1 |  | 39.733 | 3 | 127.097
24603 - FLORA - PARQUE CENTRAL LOS ROBLES | 906 | Tremie | Pilote 3, T2 | 2026-02-03 | 2026-03-31 | 56 | 31 | 39.7 | 128.1 |  | 39.733 | 3 | 128.065
24603 - FLORA - PARQUE CENTRAL LOS ROBLES | 906 | Tremie | Pilote 3, T2 | 2026-02-03 | 2026-03-31 | 56 | 31 | 40.1 | 129.4 |  | 39.733 | 3 | 129.355
24603 - FLORA - PARQUE CENTRAL LOS ROBLES | 680 | P-3000 | Comunal ejes 4-E-8 placa | 2025-10-27 | 2025-12-22 | 56 | 21 | 29.5 | 140.5 | PLACA | 29.133 | 3 | 140.476
24603 - FLORA - PARQUE CENTRAL LOS ROBLES | 680 | P-3000 | Comunal ejes 4-E-8 placa | 2025-10-27 | 2025-12-22 | 56 | 21 | 29.1 | 138.6 | PLACA | 29.133 | 3 | 138.571
24603 - FLORA - PARQUE CENTRAL LOS ROBLES | 680 | P-3000 | Comunal ejes 4-E-8 placa | 2025-10-27 | 2025-12-22 | 56 | 21 | 28.8 | 137.1 | PLACA | 29.133 | 3 | 137.143
24603 - FLORA - PARQUE CENTRAL LOS ROBLES | 564 | No especificado | Muros ejes 1 - 8 / G - L piso 13 torre 3 | 2025-09-11 | 2025-10-09 | 28 | 49 | 66 | 134.7 | MURO | 66.267 | 3 | 134.694
24603 - FLORA - PARQUE CENTRAL LOS ROBLES | 564 | No especificado | Muros ejes 1 - 8 / G - L piso 13 torre 3 | 2025-09-11 | 2025-10-09 | 28 | 49 | 67 | 136.7 | MURO | 66.267 | 3 | 136.735
24603 - FLORA - PARQUE CENTRAL LOS ROBLES | 564 | No especificado | Muros ejes 1 - 8 / G - L piso 13 torre 3 | 2025-09-11 | 2025-10-09 | 28 | 49 | 65.8 | 134.3 | MURO | 66.267 | 3 | 134.286
24603 - FLORA - PARQUE CENTRAL LOS ROBLES | 562 | No especificado | Muros ejes 1 - 7 / A - F y 8 - 9 / G - L piso 13 torre 3 | 2025-09-10 | 2025-10-08 | 28 | 49 | 69.9 | 142.7 | MURO | 69.467 | 3 | 142.653
24603 - FLORA - PARQUE CENTRAL LOS ROBLES | 562 | No especificado | Muros ejes 1 - 7 / A - F y 8 - 9 / G - L piso 13 torre 3 | 2025-09-10 | 2025-10-08 | 28 | 49 | 69.4 | 141.6 | MURO | 69.467 | 3 | 141.633
24603 - FLORA - PARQUE CENTRAL LOS ROBLES | 562 | No especificado | Muros ejes 1 - 7 / A - F y 8 - 9 / G - L piso 13 torre 3 | 2025-09-10 | 2025-10-08 | 28 | 49 | 69.1 | 141 | MURO | 69.467 | 3 | 141.02
24603 - FLORA - PARQUE CENTRAL LOS ROBLES | 560 | No especificado | Muros ejes 7 - 9 / A - F y 9 - 121 G - L piso 13 torre 3 | 2025-09-09 | 2025-10-07 | 28 | 49 | 64.6 | 131.8 | MURO | 64.033 | 3 | 131.837
24603 - FLORA - PARQUE CENTRAL LOS ROBLES | 560 | No especificado | Muros ejes 7 - 9 / A - F y 9 - 121 G - L piso 13 torre 3 | 2025-09-09 | 2025-10-07 | 28 | 49 | 63.6 | 129.8 | MURO | 64.033 | 3 | 129.796
24603 - FLORA - PARQUE CENTRAL LOS ROBLES | 560 | No especificado | Muros ejes 7 - 9 / A - F y 9 - 121 G - L piso 13 torre 3 | 2025-09-09 | 2025-10-07 | 28 | 49 | 63.9 | 130.4 | MURO | 64.033 | 3 | 130.408
24603 - FLORA - PARQUE CENTRAL LOS ROBLES | 552 | 7000 | Muros ejes 9-12 / AF piso 13 T3 | 2025-09-06 | 2025-10-04 | 28 | 49 | 76.1 | 155.3 | MURO | 76.267 | 3 | 155.306
24603 - FLORA - PARQUE CENTRAL LOS ROBLES | 552 | 7000 | Muros ejes 9-12 / AF piso 13 T3 | 2025-09-06 | 2025-10-04 | 28 | 49 | 75.9 | 154.9 | MURO | 76.267 | 3 | 154.898
24603 - FLORA - PARQUE CENTRAL LOS ROBLES | 552 | 7000 | Muros ejes 9-12 / AF piso 13 T3 | 2025-09-06 | 2025-10-04 | 28 | 49 | 76.8 | 156.7 | MURO | 76.267 | 3 | 156.735
24603 - FLORA - PARQUE CENTRAL LOS ROBLES | 544 | No especificado | Muros ejes 1 - 5 / F - L Piso 12 Torre 3 | 2025-09-03 | 2025-10-01 | 28 | 49 | 59.4 | 121.2 | MURO | 58.633 | 3 | 121.224
24603 - FLORA - PARQUE CENTRAL LOS ROBLES | 544 | No especificado | Muros ejes 1 - 5 / F - L Piso 12 Torre 3 | 2025-09-03 | 2025-10-01 | 28 | 49 | 57.8 | 118 | MURO | 58.633 | 3 | 117.959
24603 - FLORA - PARQUE CENTRAL LOS ROBLES | 544 | No especificado | Muros ejes 1 - 5 / F - L Piso 12 Torre 3 | 2025-09-03 | 2025-10-01 | 28 | 49 | 58.7 | 119.8 | MURO | 58.633 | 3 | 119.796
24603 - FLORA - PARQUE CENTRAL LOS ROBLES | 541 | No especificado | Muros eje 1 - 5 / A - F, 5 - 7 / G - L y 8 - 9 / G - L Piso 12 Torre 3 | 2025-09-02 | 2025-09-30 | 28 | 49 | 65.9 | 134.5 | MURO | 65.1 | 3 | 134.49
24603 - FLORA - PARQUE CENTRAL LOS ROBLES | 541 | No especificado | Muros eje 1 - 5 / A - F, 5 - 7 / G - L y 8 - 9 / G - L Piso 12 Torre 3 | 2025-09-02 | 2025-09-30 | 28 | 49 | 65.6 | 133.9 | MURO | 65.1 | 3 | 133.878
24603 - FLORA - PARQUE CENTRAL LOS ROBLES | 541 | No especificado | Muros eje 1 - 5 / A - F, 5 - 7 / G - L y 8 - 9 / G - L Piso 12 Torre 3 | 2025-09-02 | 2025-09-30 | 28 | 49 | 63.8 | 130.2 | MURO | 65.1 | 3 | 130.204
24603 - FLORA - PARQUE CENTRAL LOS ROBLES | 539 | No especificado | Muros Ejes 8 / G - A Piso 12 Torre 3 | 2025-09-01 | 2025-09-29 | 28 | 49 | 62.7 | 128 | MURO | 64.917 | 6 | 127.959
24603 - FLORA - PARQUE CENTRAL LOS ROBLES | 539 | No especificado | Muros Ejes 8 / G - A Piso 12 Torre 3 | 2025-09-01 | 2025-09-29 | 28 | 49 | 64.9 | 132.4 | MURO | 64.917 | 6 | 132.449
24603 - FLORA - PARQUE CENTRAL LOS ROBLES | 539 | No especificado | Muros Ejes 8 / G - A Piso 12 Torre 3 | 2025-09-01 | 2025-09-29 | 28 | 49 | 63.1 | 128.8 | MURO | 64.917 | 6 | 128.776
24603 - FLORA - PARQUE CENTRAL LOS ROBLES | 539 | No especificado | Muros ejes 8/G-A piso 12 torre 3 | 2025-09-01 | 2025-09-29 | 28 | 49 | 65.7 | 134.1 | MURO | 64.917 | 6 | 134.082
24603 - FLORA - PARQUE CENTRAL LOS ROBLES | 539 | No especificado | Muros ejes 8/G-A piso 12 torre 3 | 2025-09-01 | 2025-09-29 | 28 | 49 | 66.8 | 136.3 | MURO | 64.917 | 6 | 136.327
24603 - FLORA - PARQUE CENTRAL LOS ROBLES | 539 | No especificado | Muros ejes 8/G-A piso 12 torre 3 | 2025-09-01 | 2025-09-29 | 28 | 49 | 66.3 | 135.3 | MURO | 64.917 | 6 | 135.306
24603 - FLORA - PARQUE CENTRAL LOS ROBLES | 536 | No especificado | Muros ejes 9 - 12 / G - L y ejes 8 - 9 / A - F piso 12 torre 3 | 2025-08-29 | 2025-09-26 | 28 | 49 | 59.8 | 122 | MURO | 60.067 | 3 | 122.041
24603 - FLORA - PARQUE CENTRAL LOS ROBLES | 536 | No especificado | Muros ejes 9 - 12 / G - L y ejes 8 - 9 / A - F piso 12 torre 3 | 2025-08-29 | 2025-09-26 | 28 | 49 | 59.4 | 121.2 | MURO | 60.067 | 3 | 121.224
24603 - FLORA - PARQUE CENTRAL LOS ROBLES | 536 | No especificado | Muros ejes 9 - 12 / G - L y ejes 8 - 9 / A - F piso 12 torre 3 | 2025-08-29 | 2025-09-26 | 28 | 49 | 61 | 124.5 | MURO | 60.067 | 3 | 124.49
24603 - FLORA - PARQUE CENTRAL LOS ROBLES | 531 | No especificado | Muros ejes 7 - 12 / A - F piso 12 torre 3 | 2025-08-28 | 2025-09-25 | 28 | 49 | 77.5 | 158.2 | MURO | 77.633 | 3 | 158.163
24603 - FLORA - PARQUE CENTRAL LOS ROBLES | 531 | No especificado | Muros ejes 7 - 12 / A - F piso 12 torre 3 | 2025-08-28 | 2025-09-25 | 28 | 49 | 78.6 | 160.4 | MURO | 77.633 | 3 | 160.408
24603 - FLORA - PARQUE CENTRAL LOS ROBLES | 531 | No especificado | Muros ejes 7 - 12 / A - F piso 12 torre 3 | 2025-08-28 | 2025-09-25 | 28 | 49 | 76.8 | 156.7 | MURO | 77.633 | 3 | 156.735
24603 - FLORA - PARQUE CENTRAL LOS ROBLES | 517 | No especificado | Muros ejes 1 - 7 / A - F y ejes 8 - 9 / F - L piso 11 T3 | 2025-08-23 | 2025-09-20 | 28 | 49 | 74.2 | 151.4 | MURO | 74.4 | 3 | 151.429
24603 - FLORA - PARQUE CENTRAL LOS ROBLES | 517 | No especificado | Muros ejes 1 - 7 / A - F y ejes 8 - 9 / F - L piso 11 T3 | 2025-08-23 | 2025-09-20 | 28 | 49 | 75.4 | 153.9 | MURO | 74.4 | 3 | 153.878
24603 - FLORA - PARQUE CENTRAL LOS ROBLES | 517 | No especificado | Muros ejes 1 - 7 / A - F y ejes 8 - 9 / F - L piso 11 T3 | 2025-08-23 | 2025-09-20 | 28 | 49 | 73.6 | 150.2 | MURO | 74.4 | 3 | 150.204
24603 - FLORA - PARQUE CENTRAL LOS ROBLES | 512 | No especificado | Muros ejes 9 - 12 / G - L y 7 - 9 / F - L - piso 11 torre 3 | 2025-08-22 | 2025-09-19 | 28 | 49 | 72.3 | 147.6 | MURO | 71.367 | 3 | 147.551
24603 - FLORA - PARQUE CENTRAL LOS ROBLES | 512 | No especificado | Muros ejes 9 - 12 / G - L y 7 - 9 / F - L - piso 11 torre 3 | 2025-08-22 | 2025-09-19 | 28 | 49 | 70.4 | 143.7 | MURO | 71.367 | 3 | 143.673
24603 - FLORA - PARQUE CENTRAL LOS ROBLES | 512 | No especificado | Muros ejes 9 - 12 / G - L y 7 - 9 / F - L - piso 11 torre 3 | 2025-08-22 | 2025-09-19 | 28 | 49 | 71.4 | 145.7 | MURO | 71.367 | 3 | 145.714
24603 - FLORA - PARQUE CENTRAL LOS ROBLES | 508 | No especificado | Muros ejes 9 - 12 / A - F Piso 11 Torre 3 | 2025-08-21 | 2025-09-18 | 28 | 49 | 90.1 | 183.9 | MURO | 89.267 | 3 | 183.878
24603 - FLORA - PARQUE CENTRAL LOS ROBLES | 508 | No especificado | Muros ejes 9 - 12 / A - F Piso 11 Torre 3 | 2025-08-21 | 2025-09-18 | 28 | 49 | 89.8 | 183.3 | MURO | 89.267 | 3 | 183.265
24603 - FLORA - PARQUE CENTRAL LOS ROBLES | 508 | No especificado | Muros ejes 9 - 12 / A - F Piso 11 Torre 3 | 2025-08-21 | 2025-09-18 | 28 | 49 | 87.9 | 179.4 | MURO | 89.267 | 3 | 179.388
24603 - FLORA - PARQUE CENTRAL LOS ROBLES | 498 | No especificado | Muros 1 - 8 / G - L piso 10 torre 3 | 2025-08-16 | 2025-09-13 | 28 | 49 | 70.4 | 143.7 | MURO | 69.567 | 3 | 143.673
24603 - FLORA - PARQUE CENTRAL LOS ROBLES | 498 | No especificado | Muros 1 - 8 / G - L piso 10 torre 3 | 2025-08-16 | 2025-09-13 | 28 | 49 | 68.6 | 140 | MURO | 69.567 | 3 | 140
24603 - FLORA - PARQUE CENTRAL LOS ROBLES | 498 | No especificado | Muros 1 - 8 / G - L piso 10 torre 3 | 2025-08-16 | 2025-09-13 | 28 | 49 | 69.7 | 142.2 | MURO | 69.567 | 3 | 142.245
24603 - FLORA - PARQUE CENTRAL LOS ROBLES | 496 | No especificado | Muros eje 1-8/A-G piso 10 torre 3 | 2025-08-15 | 2025-09-12 | 28 | 49 | 73.6 | 150.2 | MURO | 73.967 | 3 | 150.204
24603 - FLORA - PARQUE CENTRAL LOS ROBLES | 496 | No especificado | Muros eje 1-8/A-G piso 10 torre 3 | 2025-08-15 | 2025-09-12 | 28 | 49 | 73.5 | 150 | MURO | 73.967 | 3 | 150
24603 - FLORA - PARQUE CENTRAL LOS ROBLES | 496 | No especificado | Muros eje 1-8/A-G piso 10 torre 3 | 2025-08-15 | 2025-09-12 | 28 | 49 | 74.8 | 152.7 | MURO | 73.967 | 3 | 152.653
24603 - FLORA - PARQUE CENTRAL LOS ROBLES | 493 | No especificado | Muros ejes 7-12/G-L piso 10 torre 3 | 2025-08-14 | 2025-09-11 | 28 | 49 | 80 | 163.3 | MURO | 78.6 | 3 | 163.265
24603 - FLORA - PARQUE CENTRAL LOS ROBLES | 493 | No especificado | Muros ejes 7-12/G-L piso 10 torre 3 | 2025-08-14 | 2025-09-11 | 28 | 49 | 78 | 159.2 | MURO | 78.6 | 3 | 159.184
24603 - FLORA - PARQUE CENTRAL LOS ROBLES | 493 | No especificado | Muros ejes 7-12/G-L piso 10 torre 3 | 2025-08-14 | 2025-09-11 | 28 | 49 | 77.8 | 158.8 | MURO | 78.6 | 3 | 158.776
24603 - FLORA - PARQUE CENTRAL LOS ROBLES | 488 | No especificado | Muros ejes 7 - 10 / A - F piso 10 torre 3 | 2025-08-13 | 2025-09-10 | 28 | 49 | 81.4 | 166.1 | MURO | 81.767 | 3 | 166.122
24603 - FLORA - PARQUE CENTRAL LOS ROBLES | 488 | No especificado | Muros ejes 7 - 10 / A - F piso 10 torre 3 | 2025-08-13 | 2025-09-10 | 28 | 49 | 83 | 169.4 | MURO | 81.767 | 3 | 169.388
24603 - FLORA - PARQUE CENTRAL LOS ROBLES | 488 | No especificado | Muros ejes 7 - 10 / A - F piso 10 torre 3 | 2025-08-13 | 2025-09-10 | 28 | 49 | 80.9 | 165.1 | MURO | 81.767 | 3 | 165.102
24603 - FLORA - PARQUE CENTRAL LOS ROBLES | 481 | No especificado | Muros ejes 3 - 10 / A - F piso 10 torre 4 | 2025-08-11 | 2025-09-08 | 28 | 49 | 64.8 | 132.2 | MURO | 64.167 | 3 | 132.245
24603 - FLORA - PARQUE CENTRAL LOS ROBLES | 481 | No especificado | Muros ejes 3 - 10 / A - F piso 10 torre 4 | 2025-08-11 | 2025-09-08 | 28 | 49 | 63.5 | 129.6 | MURO | 64.167 | 3 | 129.592
24603 - FLORA - PARQUE CENTRAL LOS ROBLES | 481 | No especificado | Muros ejes 3 - 10 / A - F piso 10 torre 4 | 2025-08-11 | 2025-09-08 | 28 | 49 | 64.2 | 131 | MURO | 64.167 | 3 | 131.02
24603 - FLORA - PARQUE CENTRAL LOS ROBLES | 478 | No especificado | Muros Ejes 1 - 8 / G - L Piso 9 Torre 3 | 2025-08-09 | 2025-09-06 | 28 | 49 | 65.8 | 134.3 | MURO | 65.067 | 3 | 134.286
24603 - FLORA - PARQUE CENTRAL LOS ROBLES | 478 | No especificado | Muros Ejes 1 - 8 / G - L Piso 9 Torre 3 | 2025-08-09 | 2025-09-06 | 28 | 49 | 64.2 | 131 | MURO | 65.067 | 3 | 131.02
24603 - FLORA - PARQUE CENTRAL LOS ROBLES | 478 | No especificado | Muros Ejes 1 - 8 / G - L Piso 9 Torre 3 | 2025-08-09 | 2025-09-06 | 28 | 49 | 65.2 | 133.1 | MURO | 65.067 | 3 | 133.061
24603 - FLORA - PARQUE CENTRAL LOS ROBLES | 476 | No especificado | Muros ejes 6 - 1 / A - G Piso 9 Torre 3 | 2025-08-08 | 2025-09-05 | 28 | 49 | 72.3 | 147.6 | MURO | 71.567 | 3 | 147.551
24603 - FLORA - PARQUE CENTRAL LOS ROBLES | 476 | No especificado | Muros ejes 6 - 1 / A - G Piso 9 Torre 3 | 2025-08-08 | 2025-09-05 | 28 | 49 | 70.6 | 144.1 | MURO | 71.567 | 3 | 144.082
24603 - FLORA - PARQUE CENTRAL LOS ROBLES | 476 | No especificado | Muros ejes 6 - 1 / A - G Piso 9 Torre 3 | 2025-08-08 | 2025-09-05 | 28 | 49 | 71.8 | 146.5 | MURO | 71.567 | 3 | 146.531
24603 - FLORA - PARQUE CENTRAL LOS ROBLES | 1047 | No especificado | Muros T2 , piso 4 , ejes 1 - 4 / A - 2 | 2026-05-14 | 2026-06-11 | 28 | 48.3 | 60.8 | 125.9 | MURO | 60.1 | 3 | 125.88
24603 - FLORA - PARQUE CENTRAL LOS ROBLES | 1047 | No especificado | Muros T2 , piso 4 , ejes 1 - 4 / A - 2 | 2026-05-14 | 2026-06-11 | 28 | 48.3 | 60.5 | 125.3 | MURO | 60.1 | 3 | 125.259
24603 - FLORA - PARQUE CENTRAL LOS ROBLES | 1047 | No especificado | Muros T2 , piso 4 , ejes 1 - 4 / A - 2 | 2026-05-14 | 2026-06-11 | 28 | 48.3 | 59 | 122.2 | MURO | 60.1 | 3 | 122.153
24603 - FLORA - PARQUE CENTRAL LOS ROBLES | 1046 | No especificado | Muros T1 , piso 4 ejes 4 - 7 / A - D | 2026-05-13 | 2026-06-10 | 28 | 48.3 | 54.9 | 113.7 | MURO | 54.633 | 3 | 113.665
24603 - FLORA - PARQUE CENTRAL LOS ROBLES | 1046 | No especificado | Muros T1 , piso 4 ejes 4 - 7 / A - D | 2026-05-13 | 2026-06-10 | 28 | 48.3 | 54.6 | 113 | MURO | 54.633 | 3 | 113.043
24603 - FLORA - PARQUE CENTRAL LOS ROBLES | 1046 | No especificado | Muros T1 , piso 4 ejes 4 - 7 / A - D | 2026-05-13 | 2026-06-10 | 28 | 48.3 | 54.4 | 112.6 | MURO | 54.633 | 3 | 112.629
24603 - FLORA - PARQUE CENTRAL LOS ROBLES | 1044 | No especificado | Muros T2 , piso 3 ejes 1 - 3 / B - 2 | 2026-05-12 | 2026-06-09 | 28 | 48.3 | 60.8 | 125.9 | MURO | 61.133 | 3 | 125.88
24603 - FLORA - PARQUE CENTRAL LOS ROBLES | 1044 | No especificado | Muros T2 , piso 3 ejes 1 - 3 / B - 2 | 2026-05-12 | 2026-06-09 | 28 | 48.3 | 62.4 | 129.2 | MURO | 61.133 | 3 | 129.193
24603 - FLORA - PARQUE CENTRAL LOS ROBLES | 1044 | No especificado | Muros T2 , piso 3 ejes 1 - 3 / B - 2 | 2026-05-12 | 2026-06-09 | 28 | 48.3 | 60.2 | 124.6 | MURO | 61.133 | 3 | 124.638
24603 - FLORA - PARQUE CENTRAL LOS ROBLES | 1043 | AUTOCO | Muros T1 piso 1 ejes 4 - 7 / G - L | 2026-05-11 | 2026-06-08 | 28 | 48.3 | 60.5 | 125.3 | MURO | 60.1 | 3 | 125.259
24603 - FLORA - PARQUE CENTRAL LOS ROBLES | 1043 | AUTOCO | Muros T1 piso 1 ejes 4 - 7 / G - L | 2026-05-11 | 2026-06-08 | 28 | 48.3 | 59 | 122.2 | MURO | 60.1 | 3 | 122.153
24603 - FLORA - PARQUE CENTRAL LOS ROBLES | 1043 | AUTOCO | Muros T1 piso 1 ejes 4 - 7 / G - L | 2026-05-11 | 2026-06-08 | 28 | 48.3 | 60.8 | 125.9 | MURO | 60.1 | 3 | 125.88
24603 - FLORA - PARQUE CENTRAL LOS ROBLES | 1042 | AUTOCO | Muros T2 piso 3 ejes 1 - 4 / A - F - 4 - 5 / G - L | 2026-05-11 | 2026-06-08 | 28 | 48.3 | 61.6 | 127.5 | MURO | 61.933 | 3 | 127.536
24603 - FLORA - PARQUE CENTRAL LOS ROBLES | 1042 | AUTOCO | Muros T2 piso 3 ejes 1 - 4 / A - F - 4 - 5 / G - L | 2026-05-11 | 2026-06-08 | 28 | 48.3 | 62 | 128.4 | MURO | 61.933 | 3 | 128.364
24603 - FLORA - PARQUE CENTRAL LOS ROBLES | 1042 | AUTOCO | Muros T2 piso 3 ejes 1 - 4 / A - F - 4 - 5 / G - L | 2026-05-11 | 2026-06-08 | 28 | 48.3 | 62.2 | 128.8 | MURO | 61.933 | 3 | 128.778
24603 - FLORA - PARQUE CENTRAL LOS ROBLES | 1036 | Autoco | Muros T2, piso 3 ejes 4 - 7 / A - F | 2026-05-06 | 2026-06-03 | 28 | 48.3 | 49.8 | 103.1 | MURO | 49.2 | 3 | 103.106
24603 - FLORA - PARQUE CENTRAL LOS ROBLES | 1036 | Autoco | Muros T2, piso 3 ejes 4 - 7 / A - F | 2026-05-06 | 2026-06-03 | 28 | 48.3 | 48.4 | 100.2 | MURO | 49.2 | 3 | 100.207
24603 - FLORA - PARQUE CENTRAL LOS ROBLES | 1036 | Autoco | Muros T2, piso 3 ejes 4 - 7 / A - F | 2026-05-06 | 2026-06-03 | 28 | 48.3 | 49.4 | 102.3 | MURO | 49.2 | 3 | 102.277
24603 - FLORA - PARQUE CENTRAL LOS ROBLES | 1035 | Autoco | Muros T1 piso 1 ejes 1 - 3 / A - L | 2026-05-06 | 2026-06-03 | 28 | 48.3 | 50.7 | 105 | MURO | 50.3 | 3 | 104.969
24603 - FLORA - PARQUE CENTRAL LOS ROBLES | 1035 | Autoco | Muros T1 piso 1 ejes 1 - 3 / A - L | 2026-05-06 | 2026-06-03 | 28 | 48.3 | 50 | 103.5 | MURO | 50.3 | 3 | 103.52
24603 - FLORA - PARQUE CENTRAL LOS ROBLES | 1035 | Autoco | Muros T1 piso 1 ejes 1 - 3 / A - L | 2026-05-06 | 2026-06-03 | 28 | 48.3 | 50.2 | 103.9 | MURO | 50.3 | 3 | 103.934
24603 - FLORA - PARQUE CENTRAL LOS ROBLES | 1033 | Autoco | Muros T2 piso 3, ejes 5 - 9 / G - L | 2026-05-06 | 2026-06-03 | 28 | 48.3 | 64.7 | 134 | MURO | 64.4 | 3 | 133.954
24603 - FLORA - PARQUE CENTRAL LOS ROBLES | 1033 | Autoco | Muros T2 piso 3, ejes 5 - 9 / G - L | 2026-05-06 | 2026-06-03 | 28 | 48.3 | 63.9 | 132.3 | MURO | 64.4 | 3 | 132.298
24603 - FLORA - PARQUE CENTRAL LOS ROBLES | 1033 | Autoco | Muros T2 piso 3, ejes 5 - 9 / G - L | 2026-05-06 | 2026-06-03 | 28 | 48.3 | 64.6 | 133.7 | MURO | 64.4 | 3 | 133.747
24603 - FLORA - PARQUE CENTRAL LOS ROBLES | 1017 | No especificado | Muros T2 , piso 2, ejes 1 - 4 / A - F | 2026-04-26 | 2026-05-24 | 28 | 48.3 | 56.4 | 116.8 | MURO | 56.3 | 3 | 116.77
24603 - FLORA - PARQUE CENTRAL LOS ROBLES | 1017 | No especificado | Muros T2 , piso 2, ejes 1 - 4 / A - F | 2026-04-26 | 2026-05-24 | 28 | 48.3 | 57.3 | 118.6 | MURO | 56.3 | 3 | 118.634
24603 - FLORA - PARQUE CENTRAL LOS ROBLES | 1017 | No especificado | Muros T2 , piso 2, ejes 1 - 4 / A - F | 2026-04-26 | 2026-05-24 | 28 | 48.3 | 55.2 | 114.3 | MURO | 56.3 | 3 | 114.286
24603 - FLORA - PARQUE CENTRAL LOS ROBLES | 1054 | AUTO | Muros T1, piso 1 ejes 7 - 9 / G - L | 2026-05-16 | 2026-06-13 | 28 | 48.3 | 55.9 | 115.7 | MURO | 55.967 | 3 | 115.735
24603 - FLORA - PARQUE CENTRAL LOS ROBLES | 1054 | AUTO | Muros T1, piso 1 ejes 7 - 9 / G - L | 2026-05-16 | 2026-06-13 | 28 | 48.3 | 56.7 | 117.4 | MURO | 55.967 | 3 | 117.391
24603 - FLORA - PARQUE CENTRAL LOS ROBLES | 1054 | AUTO | Muros T1, piso 1 ejes 7 - 9 / G - L | 2026-05-16 | 2026-06-13 | 28 | 48.3 | 55.3 | 114.5 | MURO | 55.967 | 3 | 114.493
24603 - FLORA - PARQUE CENTRAL LOS ROBLES | 1051 | AUTO | Muros T2, piso 4, ejes 11 - 12 / A - F | 2026-05-15 | 2026-06-12 | 28 | 48.3 | 59.9 | 124 | MURO | 59.267 | 3 | 124.017
24603 - FLORA - PARQUE CENTRAL LOS ROBLES | 1051 | AUTO | Muros T2, piso 4, ejes 11 - 12 / A - F | 2026-05-15 | 2026-06-12 | 28 | 48.3 | 58.5 | 121.1 | MURO | 59.267 | 3 | 121.118
24603 - FLORA - PARQUE CENTRAL LOS ROBLES | 1051 | AUTO | Muros T2, piso 4, ejes 11 - 12 / A - F | 2026-05-15 | 2026-06-12 | 28 | 48.3 | 59.4 | 123 | MURO | 59.267 | 3 | 122.981
24603 - FLORA - PARQUE CENTRAL LOS ROBLES | 1050 | AUTO | Muros T1, piso 1, ejes 7 - 9 / A - F | 2026-05-15 | 2026-06-12 | 28 | 48.3 | 55.2 | 114.3 | MURO | 55.367 | 3 | 114.286
24603 - FLORA - PARQUE CENTRAL LOS ROBLES | 1050 | AUTO | Muros T1, piso 1, ejes 7 - 9 / A - F | 2026-05-15 | 2026-06-12 | 28 | 48.3 | 56.1 | 116.1 | MURO | 55.367 | 3 | 116.149
24603 - FLORA - PARQUE CENTRAL LOS ROBLES | 1050 | AUTO | Muros T1, piso 1, ejes 7 - 9 / A - F | 2026-05-15 | 2026-06-12 | 28 | 48.3 | 54.8 | 113.5 | MURO | 55.367 | 3 | 113.458
24603 - FLORA - PARQUE CENTRAL LOS ROBLES | 1055 | AUTO | Muros T2, Piso 4, Ejes 9-1, A-F | 2026-05-16 | 2026-06-13 | 28 | 48.3 | 61.6 | 127.5 | MURO | 60.933 | 3 | 127.536
24603 - FLORA - PARQUE CENTRAL LOS ROBLES | 1055 | AUTO | Muros T2, Piso 4, Ejes 9-1, A-F | 2026-05-16 | 2026-06-13 | 28 | 48.3 | 60.1 | 124.4 | MURO | 60.933 | 3 | 124.431
24603 - FLORA - PARQUE CENTRAL LOS ROBLES | 1055 | AUTO | Muros T2, Piso 4, Ejes 9-1, A-F | 2026-05-16 | 2026-06-13 | 28 | 48.3 | 61.1 | 126.5 | MURO | 60.933 | 3 | 126.501
24603 - FLORA - PARQUE CENTRAL LOS ROBLES | 1061 | AUTO | Muros T2, Piso 4, Ejes 7-9 G-L | 2026-05-20 | 2026-06-17 | 28 | 48.3 | 58.1 | 120.3 | MURO | 58.167 | 3 | 120.29
24603 - FLORA - PARQUE CENTRAL LOS ROBLES | 1061 | AUTO | Muros T2, Piso 4, Ejes 7-9 G-L | 2026-05-20 | 2026-06-17 | 28 | 48.3 | 58.9 | 121.9 | MURO | 58.167 | 3 | 121.946
24603 - FLORA - PARQUE CENTRAL LOS ROBLES | 1061 | AUTO | Muros T2, Piso 4, Ejes 7-9 G-L | 2026-05-20 | 2026-06-17 | 28 | 48.3 | 57.5 | 119 | MURO | 58.167 | 3 | 119.048
24603 - FLORA - PARQUE CENTRAL LOS ROBLES | 1060 | AUTO | Muros T1, Piso 1, Ejes 9-12 G-L | 2026-05-20 | 2026-06-17 | 28 | 48.3 | 57.7 | 119.5 | MURO | 57.067 | 3 | 119.462
24603 - FLORA - PARQUE CENTRAL LOS ROBLES | 1060 | AUTO | Muros T1, Piso 1, Ejes 9-12 G-L | 2026-05-20 | 2026-06-17 | 28 | 48.3 | 56.3 | 116.6 | MURO | 57.067 | 3 | 116.563
24603 - FLORA - PARQUE CENTRAL LOS ROBLES | 1060 | AUTO | Muros T1, Piso 1, Ejes 9-12 G-L | 2026-05-20 | 2026-06-17 | 28 | 48.3 | 57.2 | 118.4 | MURO | 57.067 | 3 | 118.427
24603 - FLORA - PARQUE CENTRAL LOS ROBLES | 1028 | AUTOCO | Muros T2, Piso 3, Ejes 7, 11 / A – F | 2026-05-04 | 2026-06-01 | 28 | 48.3 | 61.3 | 126.9 | MURO | 61.533 | 3 | 126.915
24603 - FLORA - PARQUE CENTRAL LOS ROBLES | 1028 | AUTOCO | Muros T2, Piso 3, Ejes 7, 11 / A – F | 2026-05-04 | 2026-06-01 | 28 | 48.3 | 62.4 | 129.2 | MURO | 61.533 | 3 | 129.193
24603 - FLORA - PARQUE CENTRAL LOS ROBLES | 1028 | AUTOCO | Muros T2, Piso 3, Ejes 7, 11 / A – F | 2026-05-04 | 2026-06-01 | 28 | 48.3 | 60.9 | 126.1 | MURO | 61.533 | 3 | 126.087
24603 - FLORA - PARQUE CENTRAL LOS ROBLES | 1024 | AUTOCO | Muros T2, Piso 3, 9 y 12, / F – L, y 11 – 12 / A – F | 2026-05-02 | 2026-05-30 | 28 | 48.3 | 49.9 | 103.3 | MURO | 50.9 | 3 | 103.313
24603 - FLORA - PARQUE CENTRAL LOS ROBLES | 1024 | AUTOCO | Muros T2, Piso 3, 9 y 12, / F – L, y 11 – 12 / A – F | 2026-05-02 | 2026-05-30 | 28 | 48.3 | 52 | 107.7 | MURO | 50.9 | 3 | 107.66
24603 - FLORA - PARQUE CENTRAL LOS ROBLES | 1024 | AUTOCO | Muros T2, Piso 3, 9 y 12, / F – L, y 11 – 12 / A – F | 2026-05-02 | 2026-05-30 | 28 | 48.3 | 50.8 | 105.2 | MURO | 50.9 | 3 | 105.176
24603 - FLORA - PARQUE CENTRAL LOS ROBLES | 1000 | Autocompactante | Muros T2 piso 2, ejes 9,12 G-2 | 2026-04-16 | 2026-05-14 | 28 | 48.3 | 53.5 | 110.8 | MURO | 53.633 | 3 | 110.766
24603 - FLORA - PARQUE CENTRAL LOS ROBLES | 1000 | Autocompactante | Muros T2 piso 2, ejes 9,12 G-2 | 2026-04-16 | 2026-05-14 | 28 | 48.3 | 54.4 | 112.6 | MURO | 53.633 | 3 | 112.629
24603 - FLORA - PARQUE CENTRAL LOS ROBLES | 1000 | Autocompactante | Muros T2 piso 2, ejes 9,12 G-2 | 2026-04-16 | 2026-05-14 | 28 | 48.3 | 53 | 109.7 | MURO | 53.633 | 3 | 109.731
24603 - FLORA - PARQUE CENTRAL LOS ROBLES | M-998 | Autocompactante | Muros T2, piso 2 ejes 9-12 A-F | 2026-04-15 | 2026-05-13 | 28 | 48.3 | 57.7 | 119.5 | MURO | 57.833 | 3 | 119.462
24603 - FLORA - PARQUE CENTRAL LOS ROBLES | M-998 | Autocompactante | Muros T2, piso 2 ejes 9-12 A-F | 2026-04-15 | 2026-05-13 | 28 | 48.3 | 58.6 | 121.3 | MURO | 57.833 | 3 | 121.325
24603 - FLORA - PARQUE CENTRAL LOS ROBLES | M-998 | Autocompactante | Muros T2, piso 2 ejes 9-12 A-F | 2026-04-15 | 2026-05-13 | 28 | 48.3 | 57.2 | 118.4 | MURO | 57.833 | 3 | 118.427
24603 - FLORA - PARQUE CENTRAL LOS ROBLES | 996 | Autocompactante | Muros T2, ejes 11, 12, A-F y 12, A-2, piso 2 | 2026-04-14 | 2026-05-12 | 28 | 48.3 | 59.4 | 123 | MURO | 59.533 | 3 | 122.981
24603 - FLORA - PARQUE CENTRAL LOS ROBLES | 996 | Autocompactante | Muros T2, ejes 11, 12, A-F y 12, A-2, piso 2 | 2026-04-14 | 2026-05-12 | 28 | 48.3 | 60.3 | 124.8 | MURO | 59.533 | 3 | 124.845
24603 - FLORA - PARQUE CENTRAL LOS ROBLES | 996 | Autocompactante | Muros T2, ejes 11, 12, A-F y 12, A-2, piso 2 | 2026-04-14 | 2026-05-12 | 28 | 48.3 | 58.9 | 121.9 | MURO | 59.533 | 3 | 121.946
24603 - FLORA - PARQUE CENTRAL LOS ROBLES | 987 | Autoco | Muros T2, Piso 1, Ejes B - F / 1 - 2 | 2026-04-09 | 2026-05-07 | 28 | 48.3 | 56.5 | 117 | MURO | 55.833 | 3 | 116.977
24603 - FLORA - PARQUE CENTRAL LOS ROBLES | 987 | Autoco | Muros T2, Piso 1, Ejes B - F / 1 - 2 | 2026-04-09 | 2026-05-07 | 28 | 48.3 | 56.2 | 116.4 | MURO | 55.833 | 3 | 116.356
24603 - FLORA - PARQUE CENTRAL LOS ROBLES | 987 | Autoco | Muros T2, Piso 1, Ejes B - F / 1 - 2 | 2026-04-09 | 2026-05-07 | 28 | 48.3 | 54.8 | 113.5 | MURO | 55.833 | 3 | 113.458
24603 - FLORA - PARQUE CENTRAL LOS ROBLES | 1023 | Autoco | Muros T2 piso 3 ejes 13, 15 / A - L | 2026-04-28 | 2026-05-26 | 28 | 48.3 | 55.1 | 114.1 | MURO | 54.367 | 3 | 114.079
24603 - FLORA - PARQUE CENTRAL LOS ROBLES | 1023 | Autoco | Muros T2 piso 3 ejes 13, 15 / A - L | 2026-04-28 | 2026-05-26 | 28 | 48.3 | 53.4 | 110.6 | MURO | 54.367 | 3 | 110.559
24603 - FLORA - PARQUE CENTRAL LOS ROBLES | 1023 | Autoco | Muros T2 piso 3 ejes 13, 15 / A - L | 2026-04-28 | 2026-05-26 | 28 | 48.3 | 54.6 | 113 | MURO | 54.367 | 3 | 113.043
24603 - FLORA - PARQUE CENTRAL LOS ROBLES | 985 | Autoco. | Muros T2, ejes 1, 3,1, A - B y F -2 , piso 1 | 2026-04-08 | 2026-05-06 | 28 | 48.3 | 62.6 | 129.6 | MURO | 62.333 | 3 | 129.607
24603 - FLORA - PARQUE CENTRAL LOS ROBLES | 985 | Autoco. | Muros T2, ejes 1, 3,1, A - B y F -2 , piso 1 | 2026-04-08 | 2026-05-06 | 28 | 48.3 | 62.3 | 129 | MURO | 62.333 | 3 | 128.986
24603 - FLORA - PARQUE CENTRAL LOS ROBLES | 985 | Autoco. | Muros T2, ejes 1, 3,1, A - B y F -2 , piso 1 | 2026-04-08 | 2026-05-06 | 28 | 48.3 | 62.1 | 128.6 | MURO | 62.333 | 3 | 128.571
24603 - FLORA - PARQUE CENTRAL LOS ROBLES | 1012 | Autoco | Muros T2 piso 2 ejes 1, 5 / G - L | 2026-04-23 | 2026-05-21 | 28 | 48.3 | 59.6 | 123.4 | MURO | 58.867 | 3 | 123.395
24603 - FLORA - PARQUE CENTRAL LOS ROBLES | 1012 | Autoco | Muros T2 piso 2 ejes 1, 5 / G - L | 2026-04-23 | 2026-05-21 | 28 | 48.3 | 58.1 | 120.3 | MURO | 58.867 | 3 | 120.29
24603 - FLORA - PARQUE CENTRAL LOS ROBLES | 1012 | Autoco | Muros T2 piso 2 ejes 1, 5 / G - L | 2026-04-23 | 2026-05-21 | 28 | 48.3 | 58.9 | 121.9 | MURO | 58.867 | 3 | 121.946
24603 - FLORA - PARQUE CENTRAL LOS ROBLES | 1009 | Autoco | Muros T2 piso 2 ejes 4 - 7 / A - L | 2026-04-21 | 2026-05-19 | 28 | 48.3 | 61.6 | 127.5 | MURO | 61.7 | 3 | 127.536
24603 - FLORA - PARQUE CENTRAL LOS ROBLES | 1009 | Autoco | Muros T2 piso 2 ejes 4 - 7 / A - L | 2026-04-21 | 2026-05-19 | 28 | 48.3 | 62.6 | 129.6 | MURO | 61.7 | 3 | 129.607
24603 - FLORA - PARQUE CENTRAL LOS ROBLES | 1009 | Autoco | Muros T2 piso 2 ejes 4 - 7 / A - L | 2026-04-21 | 2026-05-19 | 28 | 48.3 | 60.9 | 126.1 | MURO | 61.7 | 3 | 126.087
24603 - FLORA - PARQUE CENTRAL LOS ROBLES | 1007 | Autoco | Muros T2 piso 2 ejes 4, 7 / A - F | 2026-04-20 | 2026-05-18 | 28 | 48.3 | 49.6 | 102.7 | MURO | 49.667 | 3 | 102.692
24603 - FLORA - PARQUE CENTRAL LOS ROBLES | 1007 | Autoco | Muros T2 piso 2 ejes 4, 7 / A - F | 2026-04-20 | 2026-05-18 | 28 | 48.3 | 50.4 | 104.3 | MURO | 49.667 | 3 | 104.348
24603 - FLORA - PARQUE CENTRAL LOS ROBLES | 1007 | Autoco | Muros T2 piso 2 ejes 4, 7 / A - F | 2026-04-20 | 2026-05-18 | 28 | 48.3 | 49 | 101.4 | MURO | 49.667 | 3 | 101.449
24603 - FLORA - PARQUE CENTRAL LOS ROBLES | 1005 | Autoco | Muros T2 piso 2 ejes 7 - 9 / A - L | 2026-04-18 | 2026-05-16 | 28 | 48.3 | 58.1 | 120.3 | MURO | 58.3 | 3 | 120.29
24603 - FLORA - PARQUE CENTRAL LOS ROBLES | 1005 | Autoco | Muros T2 piso 2 ejes 7 - 9 / A - L | 2026-04-18 | 2026-05-16 | 28 | 48.3 | 59.1 | 122.4 | MURO | 58.3 | 3 | 122.36
24603 - FLORA - PARQUE CENTRAL LOS ROBLES | 1005 | Autoco | Muros T2 piso 2 ejes 7 - 9 / A - L | 2026-04-18 | 2026-05-16 | 28 | 48.3 | 57.7 | 119.5 | MURO | 58.3 | 3 | 119.462
24603 - FLORA - PARQUE CENTRAL LOS ROBLES | 1004 | Autoco | Muros T1 pozo ascensores ejes 9 - 7 / H - I | 2026-04-18 | 2026-05-16 | 28 | 48.3 | 70.1 | 145.1 | MURO | 70.233 | 3 | 145.135
24603 - FLORA - PARQUE CENTRAL LOS ROBLES | 1004 | Autoco | Muros T1 pozo ascensores ejes 9 - 7 / H - I | 2026-04-18 | 2026-05-16 | 28 | 48.3 | 69.7 | 144.3 | MURO | 70.233 | 3 | 144.306
24603 - FLORA - PARQUE CENTRAL LOS ROBLES | 1004 | Autoco | Muros T1 pozo ascensores ejes 9 - 7 / H - I | 2026-04-18 | 2026-05-16 | 28 | 48.3 | 70.9 | 146.8 | MURO | 70.233 | 3 | 146.791
24603 - FLORA - PARQUE CENTRAL LOS ROBLES | 977 | Autoco | Muros T2, Ejes 4, 6, / G - L y 5, 7 / A - F P1 | 2026-03-27 | 2026-04-24 | 28 | 48.3 | 59.3 | 122.8 | MURO | 58.3 | 3 | 122.774
24603 - FLORA - PARQUE CENTRAL LOS ROBLES | 977 | Autoco | Muros T2, Ejes 4, 6, / G - L y 5, 7 / A - F P1 | 2026-03-27 | 2026-04-24 | 28 | 48.3 | 57.9 | 119.9 | MURO | 58.3 | 3 | 119.876
24603 - FLORA - PARQUE CENTRAL LOS ROBLES | 977 | Autoco | Muros T2, Ejes 4, 6, / G - L y 5, 7 / A - F P1 | 2026-03-27 | 2026-04-24 | 28 | 48.3 | 57.7 | 119.5 | MURO | 58.3 | 3 | 119.462
24603 - FLORA - PARQUE CENTRAL LOS ROBLES | 972 | Autoco | Muros T2 , ejes 7 , 9 / A - L piso 1 | 2026-03-24 | 2026-04-21 | 28 | 48.3 | 65 | 134.6 | MURO | 64.267 | 3 | 134.576
24603 - FLORA - PARQUE CENTRAL LOS ROBLES | 972 | Autoco | Muros T2 , ejes 7 , 9 / A - L piso 1 | 2026-03-24 | 2026-04-21 | 28 | 48.3 | 63.4 | 131.3 | MURO | 64.267 | 3 | 131.263
24603 - FLORA - PARQUE CENTRAL LOS ROBLES | 972 | Autoco | Muros T2 , ejes 7 , 9 / A - L piso 1 | 2026-03-24 | 2026-04-21 | 28 | 48.3 | 64.4 | 133.3 | MURO | 64.267 | 3 | 133.333
24603 - FLORA - PARQUE CENTRAL LOS ROBLES | 969 | Autoco | Muros T2 , ejes 9 , 12 / A - F piso 1 | 2026-03-20 | 2026-04-17 | 28 | 48.3 | 64.6 | 133.7 | MURO | 64.767 | 3 | 133.747
24603 - FLORA - PARQUE CENTRAL LOS ROBLES | 969 | Autoco | Muros T2 , ejes 9 , 12 / A - F piso 1 | 2026-03-20 | 2026-04-17 | 28 | 48.3 | 65.7 | 136 | MURO | 64.767 | 3 | 136.025
24603 - FLORA - PARQUE CENTRAL LOS ROBLES | 969 | Autoco | Muros T2 , ejes 9 , 12 / A - F piso 1 | 2026-03-20 | 2026-04-17 | 28 | 48.3 | 64 | 132.5 | MURO | 64.767 | 3 | 132.505
24603 - FLORA - PARQUE CENTRAL LOS ROBLES | 966 | AUTOCO | Muros T2, ejes 9, 12, G – L, piso 1 | 2026-03-18 | 2026-04-15 | 28 | 48.3 | 59.9 | 124 | MURO | 59.267 | 3 | 124.017
24603 - FLORA - PARQUE CENTRAL LOS ROBLES | 966 | AUTOCO | Muros T2, ejes 9, 12, G – L, piso 1 | 2026-03-18 | 2026-04-15 | 28 | 48.3 | 58.5 | 121.1 | MURO | 59.267 | 3 | 121.118
24603 - FLORA - PARQUE CENTRAL LOS ROBLES | 966 | AUTOCO | Muros T2, ejes 9, 12, G – L, piso 1 | 2026-03-18 | 2026-04-15 | 28 | 48.3 | 59.4 | 123 | MURO | 59.267 | 3 | 122.981
24603 - FLORA - PARQUE CENTRAL LOS ROBLES | 962 | AUTOCO | Muros de ascensor T3, ejes 4, 6 / I - F | 2026-03-14 | 2026-04-11 | 28 | 48.3 | 69.4 | 143.7 | MURO | 68.7 | 3 | 143.685
24603 - FLORA - PARQUE CENTRAL LOS ROBLES | 962 | AUTOCO | Muros de ascensor T3, ejes 4, 6 / I - F | 2026-03-14 | 2026-04-11 | 28 | 48.3 | 67.8 | 140.4 | MURO | 68.7 | 3 | 140.373
24603 - FLORA - PARQUE CENTRAL LOS ROBLES | 962 | AUTOCO | Muros de ascensor T3, ejes 4, 6 / I - F | 2026-03-14 | 2026-04-11 | 28 | 48.3 | 68.9 | 142.7 | MURO | 68.7 | 3 | 142.65
24603 - FLORA - PARQUE CENTRAL LOS ROBLES | 926 | Autoco. | Muros cimentación T2, ejes 9-7 / K-A | 2026-02-17 | 2026-03-17 | 28 | 48.3 | 65.5 | 135.6 | MURO | 65.267 | 3 | 135.611
24603 - FLORA - PARQUE CENTRAL LOS ROBLES | 926 | Autoco. | Muros cimentación T2, ejes 9-7 / K-A | 2026-02-17 | 2026-03-17 | 28 | 48.3 | 65.3 | 135.2 | MURO | 65.267 | 3 | 135.197
24603 - FLORA - PARQUE CENTRAL LOS ROBLES | 926 | Autoco. | Muros cimentación T2, ejes 9-7 / K-A | 2026-02-17 | 2026-03-17 | 28 | 48.3 | 65 | 134.6 | MURO | 65.267 | 3 | 134.576
24603 - FLORA - PARQUE CENTRAL LOS ROBLES | 673 | No especificado | Muros ejes 1-8/G-L Piso 18 torre 3 | 2025-10-23 | 2025-11-20 | 28 | 42 | 49 | 116.7 | MURO | 48.567 | 3 | 116.667
24603 - FLORA - PARQUE CENTRAL LOS ROBLES | 673 | No especificado | Muros ejes 1-8/G-L Piso 18 torre 3 | 2025-10-23 | 2025-11-20 | 28 | 42 | 48.6 | 115.7 | MURO | 48.567 | 3 | 115.714
24603 - FLORA - PARQUE CENTRAL LOS ROBLES | 673 | No especificado | Muros ejes 1-8/G-L Piso 18 torre 3 | 2025-10-23 | 2025-11-20 | 28 | 42 | 48.1 | 114.5 | MURO | 48.567 | 3 | 114.524
24603 - FLORA - PARQUE CENTRAL LOS ROBLES | 670 | AU 6000 | Muros ejes 1 - 7 / A - F 9 - 8 / G - L piso 18 torre 3 | 2025-10-22 | 2025-11-19 | 28 | 42 | 52 | 123.8 | MURO | 51.2 | 3 | 123.81
24603 - FLORA - PARQUE CENTRAL LOS ROBLES | 670 | AU 6000 | Muros ejes 1 - 7 / A - F 9 - 8 / G - L piso 18 torre 3 | 2025-10-22 | 2025-11-19 | 28 | 42 | 50.1 | 119.3 | MURO | 51.2 | 3 | 119.286
24603 - FLORA - PARQUE CENTRAL LOS ROBLES | 670 | AU 6000 | Muros ejes 1 - 7 / A - F 9 - 8 / G - L piso 18 torre 3 | 2025-10-22 | 2025-11-19 | 28 | 42 | 51.5 | 122.6 | MURO | 51.2 | 3 | 122.619
24603 - FLORA - PARQUE CENTRAL LOS ROBLES | 665 | AU 6000 | Muros ejes 7 - 9 / A - F y 9 - 12 / G - L piso 18 torre 3 y 12 / G - L piso 18 torre 4 | 2025-10-21 | 2025-11-18 | 28 | 42 | 53.5 | 127.4 | MURO | 52.7 | 3 | 127.381
24603 - FLORA - PARQUE CENTRAL LOS ROBLES | 665 | AU 6000 | Muros ejes 7 - 9 / A - F y 9 - 12 / G - L piso 18 torre 3 y 12 / G - L piso 18 torre 4 | 2025-10-21 | 2025-11-18 | 28 | 42 | 52 | 123.8 | MURO | 52.7 | 3 | 123.81
24603 - FLORA - PARQUE CENTRAL LOS ROBLES | 665 | AU 6000 | Muros ejes 7 - 9 / A - F y 9 - 12 / G - L piso 18 torre 3 y 12 / G - L piso 18 torre 4 | 2025-10-21 | 2025-11-18 | 28 | 42 | 52.6 | 125.2 | MURO | 52.7 | 3 | 125.238
24603 - FLORA - PARQUE CENTRAL LOS ROBLES | 661 | No especificado | Muros ejes 9-12 / A-F piso 18 torre 3 y ejes 1-2 / A-F y 2-4 / G-L piso 18 torre 4 | 2025-10-20 | 2025-11-17 | 28 | 42 | 53.2 | 126.7 | MURO | 52.9 | 3 | 126.667
24603 - FLORA - PARQUE CENTRAL LOS ROBLES | 661 | No especificado | Muros ejes 9-12 / A-F piso 18 torre 3 y ejes 1-2 / A-F y 2-4 / G-L piso 18 torre 4 | 2025-10-20 | 2025-11-17 | 28 | 42 | 53.7 | 127.9 | MURO | 52.9 | 3 | 127.857
24603 - FLORA - PARQUE CENTRAL LOS ROBLES | 661 | No especificado | Muros ejes 9-12 / A-F piso 18 torre 3 y ejes 1-2 / A-F y 2-4 / G-L piso 18 torre 4 | 2025-10-20 | 2025-11-17 | 28 | 42 | 51.8 | 123.3 | MURO | 52.9 | 3 | 123.333
24603 - FLORA - PARQUE CENTRAL LOS ROBLES | 656 | AU 6000 | Muros ejes 4 - 10 / F - L piso 18 torre 4 | 2025-10-18 | 2025-11-15 | 28 | 42 | 43.5 | 103.6 | MURO | 43.5 | 3 | 103.571
24603 - FLORA - PARQUE CENTRAL LOS ROBLES | 656 | AU 6000 | Muros ejes 4 - 10 / F - L piso 18 torre 4 | 2025-10-18 | 2025-11-15 | 28 | 42 | 44.1 | 105 | MURO | 43.5 | 3 | 105
24603 - FLORA - PARQUE CENTRAL LOS ROBLES | 656 | AU 6000 | Muros ejes 4 - 10 / F - L piso 18 torre 4 | 2025-10-18 | 2025-11-15 | 28 | 42 | 42.9 | 102.1 | MURO | 43.5 | 3 | 102.143
24603 - FLORA - PARQUE CENTRAL LOS ROBLES | 652 | AU 6000 | Muros ejes 3 - 10 / A - F piso 18 torre 4 | 2025-10-17 | 2025-11-14 | 28 | 42 | 60.1 | 143.1 | MURO | 60.5 | 3 | 143.095
24603 - FLORA - PARQUE CENTRAL LOS ROBLES | 652 | AU 6000 | Muros ejes 3 - 10 / A - F piso 18 torre 4 | 2025-10-17 | 2025-11-14 | 28 | 42 | 61.7 | 146.9 | MURO | 60.5 | 3 | 146.905
24603 - FLORA - PARQUE CENTRAL LOS ROBLES | 652 | AU 6000 | Muros ejes 3 - 10 / A - F piso 18 torre 4 | 2025-10-17 | 2025-11-14 | 28 | 42 | 59.7 | 142.1 | MURO | 60.5 | 3 | 142.143
24603 - FLORA - PARQUE CENTRAL LOS ROBLES | 647 | AU - 6000 | Muros ejes 1 - 8 / G - L piso 17 torre 3 | 2025-10-16 | 2025-11-13 | 28 | 42 | 56.2 | 133.8 | MURO | 56.167 | 3 | 133.81
24603 - FLORA - PARQUE CENTRAL LOS ROBLES | 647 | AU - 6000 | Muros ejes 1 - 8 / G - L piso 17 torre 3 | 2025-10-16 | 2025-11-13 | 28 | 42 | 56.8 | 135.2 | MURO | 56.167 | 3 | 135.238
24603 - FLORA - PARQUE CENTRAL LOS ROBLES | 647 | AU - 6000 | Muros ejes 1 - 8 / G - L piso 17 torre 3 | 2025-10-16 | 2025-11-13 | 28 | 42 | 55.5 | 132.1 | MURO | 56.167 | 3 | 132.143
24603 - FLORA - PARQUE CENTRAL LOS ROBLES | 645 | AU - 6000 | Muros ejes 1 - 8 / A - F piso 17 torre 3 | 2025-10-15 | 2025-11-12 | 28 | 42 | 64.2 | 152.9 | MURO | 64.067 | 3 | 152.857
24603 - FLORA - PARQUE CENTRAL LOS ROBLES | 645 | AU - 6000 | Muros ejes 1 - 8 / A - F piso 17 torre 3 | 2025-10-15 | 2025-11-12 | 28 | 42 | 63.2 | 150.5 | MURO | 64.067 | 3 | 150.476
24603 - FLORA - PARQUE CENTRAL LOS ROBLES | 645 | AU - 6000 | Muros ejes 1 - 8 / A - F piso 17 torre 3 | 2025-10-15 | 2025-11-12 | 28 | 42 | 64.8 | 154.3 | MURO | 64.067 | 3 | 154.286
24603 - FLORA - PARQUE CENTRAL LOS ROBLES | 640 | AU - 6000 | Muros eje 7 - 9 /A-F y 9-12 / G-L piso 17 torre 3 ejes 1-2/ G-L piso 17 torre 4 | 2025-10-14 | 2025-11-11 | 28 | 42 | 59.6 | 141.9 | MURO | 58.833 | 3 | 141.905
24603 - FLORA - PARQUE CENTRAL LOS ROBLES | 640 | AU - 6000 | Muros eje 7 - 9 /A-F y 9-12 / G-L piso 17 torre 3 ejes 1-2/ G-L piso 17 torre 4 | 2025-10-14 | 2025-11-11 | 28 | 42 | 58.1 | 138.3 | MURO | 58.833 | 3 | 138.333
24603 - FLORA - PARQUE CENTRAL LOS ROBLES | 640 | AU - 6000 | Muros eje 7 - 9 /A-F y 9-12 / G-L piso 17 torre 3 ejes 1-2/ G-L piso 17 torre 4 | 2025-10-14 | 2025-11-11 | 28 | 42 | 58.8 | 140 | MURO | 58.833 | 3 | 140
24603 - FLORA - PARQUE CENTRAL LOS ROBLES | 634 | AU 6000 | Muros ejes 1 - 4 / A - F piso 17 torre 4 y ejes 9 - 12 / A - F piso 17 torre 3 | 2025-10-09 | 2025-11-06 | 28 | 42 | 53.3 | 126.9 | MURO | 53.133 | 3 | 126.905
24603 - FLORA - PARQUE CENTRAL LOS ROBLES | 634 | AU 6000 | Muros ejes 1 - 4 / A - F piso 17 torre 4 y ejes 9 - 12 / A - F piso 17 torre 3 | 2025-10-09 | 2025-11-06 | 28 | 42 | 52.9 | 126 | MURO | 53.133 | 3 | 125.952
24603 - FLORA - PARQUE CENTRAL LOS ROBLES | 634 | AU 6000 | Muros ejes 1 - 4 / A - F piso 17 torre 4 y ejes 9 - 12 / A - F piso 17 torre 3 | 2025-10-09 | 2025-11-06 | 28 | 42 | 53.2 | 126.7 | MURO | 53.133 | 3 | 126.667
24603 - FLORA - PARQUE CENTRAL LOS ROBLES | 631 | AU 6000 | Muros ejes 3 - 10 / G - L piso 17 torre 4 | 2025-10-08 | 2025-11-05 | 28 | 42 | 52.5 | 125 | MURO | 52.467 | 3 | 125
24603 - FLORA - PARQUE CENTRAL LOS ROBLES | 631 | AU 6000 | Muros ejes 3 - 10 / G - L piso 17 torre 4 | 2025-10-08 | 2025-11-05 | 28 | 42 | 52.2 | 124.3 | MURO | 52.467 | 3 | 124.286
24603 - FLORA - PARQUE CENTRAL LOS ROBLES | 631 | AU 6000 | Muros ejes 3 - 10 / G - L piso 17 torre 4 | 2025-10-08 | 2025-11-05 | 28 | 42 | 52.7 | 125.5 | MURO | 52.467 | 3 | 125.476
24603 - FLORA - PARQUE CENTRAL LOS ROBLES | 628 | AU 6000 | Muros ejes 3 - 10 / A - F piso torre 4 | 2025-10-07 | 2025-11-04 | 28 | 42 | 52.8 | 125.7 | MURO | 53.067 | 3 | 125.714
24603 - FLORA - PARQUE CENTRAL LOS ROBLES | 628 | AU 6000 | Muros ejes 3 - 10 / A - F piso torre 4 | 2025-10-07 | 2025-11-04 | 28 | 42 | 53.8 | 128.1 | MURO | 53.067 | 3 | 128.095
24603 - FLORA - PARQUE CENTRAL LOS ROBLES | 628 | AU 6000 | Muros ejes 3 - 10 / A - F piso torre 4 | 2025-10-07 | 2025-11-04 | 28 | 42 | 52.6 | 125.2 | MURO | 53.067 | 3 | 125.238
24603 - FLORA - PARQUE CENTRAL LOS ROBLES | 623 | AU - 6000 | Muros ejes 1 - 8 / G - L piso 16 torre 3 | 2025-10-06 | 2025-11-03 | 28 | 42 | 48.8 | 116.2 | MURO | 48.067 | 3 | 116.19
24603 - FLORA - PARQUE CENTRAL LOS ROBLES | 623 | AU - 6000 | Muros ejes 1 - 8 / G - L piso 16 torre 3 | 2025-10-06 | 2025-11-03 | 28 | 42 | 47.4 | 112.9 | MURO | 48.067 | 3 | 112.857
24603 - FLORA - PARQUE CENTRAL LOS ROBLES | 623 | AU - 6000 | Muros ejes 1 - 8 / G - L piso 16 torre 3 | 2025-10-06 | 2025-11-03 | 28 | 42 | 48 | 114.3 | MURO | 48.067 | 3 | 114.286
24603 - FLORA - PARQUE CENTRAL LOS ROBLES | 613 | AU - 6000 | Muros ejes 1 - 3 / A - T piso 16 T4 y ejes 8 - 12 / A - F piso 16 torre 3 | 2025-10-02 | 2025-10-30 | 28 | 42 | 53.7 | 127.9 | MURO | 52.967 | 3 | 127.857
24603 - FLORA - PARQUE CENTRAL LOS ROBLES | 613 | AU - 6000 | Muros ejes 1 - 3 / A - T piso 16 T4 y ejes 8 - 12 / A - F piso 16 torre 3 | 2025-10-02 | 2025-10-30 | 28 | 42 | 52.2 | 124.3 | MURO | 52.967 | 3 | 124.286
24603 - FLORA - PARQUE CENTRAL LOS ROBLES | 613 | AU - 6000 | Muros ejes 1 - 3 / A - T piso 16 T4 y ejes 8 - 12 / A - F piso 16 torre 3 | 2025-10-02 | 2025-10-30 | 28 | 42 | 53 | 126.2 | MURO | 52.967 | 3 | 126.19
24603 - FLORA - PARQUE CENTRAL LOS ROBLES | 611 | AU - 6000 | Muros ejes 4 - 10 / G - L y 2 - 4 / D - F piso 16 torre 4 | 2025-10-01 | 2025-10-29 | 28 | 42 | 48.3 | 115 | MURO | 47.633 | 3 | 115
24603 - FLORA - PARQUE CENTRAL LOS ROBLES | 611 | AU - 6000 | Muros ejes 4 - 10 / G - L y 2 - 4 / D - F piso 16 torre 4 | 2025-10-01 | 2025-10-29 | 28 | 42 | 47 | 111.9 | MURO | 47.633 | 3 | 111.905
24603 - FLORA - PARQUE CENTRAL LOS ROBLES | 611 | AU - 6000 | Muros ejes 4 - 10 / G - L y 2 - 4 / D - F piso 16 torre 4 | 2025-10-01 | 2025-10-29 | 28 | 42 | 47.6 | 113.3 | MURO | 47.633 | 3 | 113.333
24603 - FLORA - PARQUE CENTRAL LOS ROBLES | 609 | AU - 6000 | Muros ejes 3 - 10 / H - F piso 15 torre 4 | 2025-09-30 | 2025-10-28 | 28 | 42 | 52.2 | 124.3 | MURO | 52.4 | 3 | 124.286
24603 - FLORA - PARQUE CENTRAL LOS ROBLES | 609 | AU - 6000 | Muros ejes 3 - 10 / H - F piso 15 torre 4 | 2025-09-30 | 2025-10-28 | 28 | 42 | 52.7 | 125.5 | MURO | 52.4 | 3 | 125.476
24603 - FLORA - PARQUE CENTRAL LOS ROBLES | 609 | AU - 6000 | Muros ejes 3 - 10 / H - F piso 15 torre 4 | 2025-09-30 | 2025-10-28 | 28 | 42 | 52.3 | 124.5 | MURO | 52.4 | 3 | 124.524
24603 - FLORA - PARQUE CENTRAL LOS ROBLES | 606 | AU6000 | Muros eje 1-8 / G-L piso 15 torre 3 | 2025-09-29 | 2025-10-27 | 28 | 42 | 54.8 | 130.5 | MURO | 54.767 | 3 | 130.476
24603 - FLORA - PARQUE CENTRAL LOS ROBLES | 606 | AU6000 | Muros eje 1-8 / G-L piso 15 torre 3 | 2025-09-29 | 2025-10-27 | 28 | 42 | 55.5 | 132.1 | MURO | 54.767 | 3 | 132.143
24603 - FLORA - PARQUE CENTRAL LOS ROBLES | 606 | AU6000 | Muros eje 1-8 / G-L piso 15 torre 3 | 2025-09-29 | 2025-10-27 | 28 | 42 | 54 | 128.6 | MURO | 54.767 | 3 | 128.571
24603 - FLORA - PARQUE CENTRAL LOS ROBLES | 603 | AU6000 | Muros ejes 1-7 / A-F y 8-9 / G-L piso 15 torre 3 | 2025-09-27 | 2025-10-25 | 28 | 42 | 52.2 | 124.3 | MURO | 51.833 | 3 | 124.286
24603 - FLORA - PARQUE CENTRAL LOS ROBLES | 603 | AU6000 | Muros ejes 1-7 / A-F y 8-9 / G-L piso 15 torre 3 | 2025-09-27 | 2025-10-25 | 28 | 42 | 51.8 | 123.3 | MURO | 51.833 | 3 | 123.333
24603 - FLORA - PARQUE CENTRAL LOS ROBLES | 603 | AU6000 | Muros ejes 1-7 / A-F y 8-9 / G-L piso 15 torre 3 | 2025-09-27 | 2025-10-25 | 28 | 42 | 51.5 | 122.6 | MURO | 51.833 | 3 | 122.619
24603 - FLORA - PARQUE CENTRAL LOS ROBLES | 602 | AU6000 | Muros ejes 1-3 / A-F piso 15 torre 4 y ejes 8-12 y 7-8 / A-F piso 15 torre 3 | 2025-09-26 | 2025-10-24 | 28 | 42 | 51.4 | 122.4 | MURO | 51.333 | 3 | 122.381
24603 - FLORA - PARQUE CENTRAL LOS ROBLES | 602 | AU6000 | Muros ejes 1-3 / A-F piso 15 torre 4 y ejes 8-12 y 7-8 / A-F piso 15 torre 3 | 2025-09-26 | 2025-10-24 | 28 | 42 | 52 | 123.8 | MURO | 51.333 | 3 | 123.81
24603 - FLORA - PARQUE CENTRAL LOS ROBLES | 602 | AU6000 | Muros ejes 1-3 / A-F piso 15 torre 4 y ejes 8-12 y 7-8 / A-F piso 15 torre 3 | 2025-09-26 | 2025-10-24 | 28 | 42 | 50.6 | 120.5 | MURO | 51.333 | 3 | 120.476
24603 - FLORA - PARQUE CENTRAL LOS ROBLES | 599 | No especificado | Muros ejes 1-3 / A-F piso 15 torre 4 y ejes 8-12/ A-F piso 15 torre 3 | 2025-09-25 | 2025-10-23 | 28 | 42 | 53.9 | 128.3 | MURO | 55.067 | 3 | 128.333
24603 - FLORA - PARQUE CENTRAL LOS ROBLES | 599 | No especificado | Muros ejes 1-3 / A-F piso 15 torre 4 y ejes 8-12/ A-F piso 15 torre 3 | 2025-09-25 | 2025-10-23 | 28 | 42 | 55.3 | 131.7 | MURO | 55.067 | 3 | 131.667
24603 - FLORA - PARQUE CENTRAL LOS ROBLES | 599 | No especificado | Muros ejes 1-3 / A-F piso 15 torre 4 y ejes 8-12/ A-F piso 15 torre 3 | 2025-09-25 | 2025-10-23 | 28 | 42 | 56 | 133.3 | MURO | 55.067 | 3 | 133.333
24603 - FLORA - PARQUE CENTRAL LOS ROBLES | 620 | AU-6000 | Muros ejes 1-7/A-F y 8-9/G-L piso 16 torre 3 | 2025-10-04 | 2025-11-01 | 28 | 42 | 51.1 | 121.7 | MURO | 51.2 | 3 | 121.667
24603 - FLORA - PARQUE CENTRAL LOS ROBLES | 620 | AU-6000 | Muros ejes 1-7/A-F y 8-9/G-L piso 16 torre 3 | 2025-10-04 | 2025-11-01 | 28 | 42 | 51 | 121.4 | MURO | 51.2 | 3 | 121.429
24603 - FLORA - PARQUE CENTRAL LOS ROBLES | 620 | AU-6000 | Muros ejes 1-7/A-F y 8-9/G-L piso 16 torre 3 | 2025-10-04 | 2025-11-01 | 28 | 42 | 51.5 | 122.6 | MURO | 51.2 | 3 | 122.619
24603 - FLORA - PARQUE CENTRAL LOS ROBLES | 617 | AU-6000 | Muros ej 4-4/G-L piso 16 torre 4 y 9-12/G-L 7-8/A-F piso 16 torre 3 | 2025-10-03 | 2025-10-31 | 28 | 42 | 57.9 | 137.9 | MURO | 58.633 | 3 | 137.857
24603 - FLORA - PARQUE CENTRAL LOS ROBLES | 617 | AU-6000 | Muros ej 4-4/G-L piso 16 torre 4 y 9-12/G-L 7-8/A-F piso 16 torre 3 | 2025-10-03 | 2025-10-31 | 28 | 42 | 58.6 | 139.5 | MURO | 58.633 | 3 | 139.524
24603 - FLORA - PARQUE CENTRAL LOS ROBLES | 617 | AU-6000 | Muros ej 4-4/G-L piso 16 torre 4 y 9-12/G-L 7-8/A-F piso 16 torre 3 | 2025-10-03 | 2025-10-31 | 28 | 42 | 59.4 | 141.4 | MURO | 58.633 | 3 | 141.429
24603 - FLORA - PARQUE CENTRAL LOS ROBLES | 594 | Au 6000 | Muros ejes 3 - 0 / L - G piso 15 torre 4 | 2025-09-24 | 2025-10-22 | 28 | 42 | 61.6 | 146.7 | MURO | 61.533 | 3 | 146.667
24603 - FLORA - PARQUE CENTRAL LOS ROBLES | 594 | Au 6000 | Muros ejes 3 - 0 / L - G piso 15 torre 4 | 2025-09-24 | 2025-10-22 | 28 | 42 | 62.3 | 148.3 | MURO | 61.533 | 3 | 148.333
24603 - FLORA - PARQUE CENTRAL LOS ROBLES | 594 | Au 6000 | Muros ejes 3 - 0 / L - G piso 15 torre 4 | 2025-09-24 | 2025-10-22 | 28 | 42 | 60.7 | 144.5 | MURO | 61.533 | 3 | 144.524
24603 - FLORA - PARQUE CENTRAL LOS ROBLES | 589 | Au 6000 | Muros ejes 3 - 10 / A - F piso 15 torre A | 2025-09-23 | 2025-10-21 | 28 | 42 | 46.5 | 110.7 | MURO | 47.233 | 3 | 110.714
24603 - FLORA - PARQUE CENTRAL LOS ROBLES | 589 | Au 6000 | Muros ejes 3 - 10 / A - F piso 15 torre A | 2025-09-23 | 2025-10-21 | 28 | 42 | 47 | 111.9 | MURO | 47.233 | 3 | 111.905
24603 - FLORA - PARQUE CENTRAL LOS ROBLES | 589 | Au 6000 | Muros ejes 3 - 10 / A - F piso 15 torre A | 2025-09-23 | 2025-10-21 | 28 | 42 | 48.2 | 114.8 | MURO | 47.233 | 3 | 114.762
24603 - FLORA - PARQUE CENTRAL LOS ROBLES | 585 | AU6000 | Muros ejes 1-8 / G-1 piso 14 torre 3 | 2025-09-19 | 2025-10-17 | 28 | 42 | 50.1 | 119.3 | MURO | 49.267 | 3 | 119.286
24603 - FLORA - PARQUE CENTRAL LOS ROBLES | 585 | AU6000 | Muros ejes 1-8 / G-1 piso 14 torre 3 | 2025-09-19 | 2025-10-17 | 28 | 42 | 49.2 | 117.1 | MURO | 49.267 | 3 | 117.143
24603 - FLORA - PARQUE CENTRAL LOS ROBLES | 585 | AU6000 | Muros ejes 1-8 / G-1 piso 14 torre 3 | 2025-09-19 | 2025-10-17 | 28 | 42 | 48.5 | 115.5 | MURO | 49.267 | 3 | 115.476
24603 - FLORA - PARQUE CENTRAL LOS ROBLES | 581 | AU6000 | Muros ejes 1-7 / A-F Y 8-9 / 6-1 piso 14 torre 3 | 2025-09-18 | 2025-10-16 | 28 | 42 | 51.6 | 122.9 | MURO | 51.433 | 3 | 122.857
24603 - FLORA - PARQUE CENTRAL LOS ROBLES | 581 | AU6000 | Muros ejes 1-7 / A-F Y 8-9 / 6-1 piso 14 torre 3 | 2025-09-18 | 2025-10-16 | 28 | 42 | 50.7 | 120.7 | MURO | 51.433 | 3 | 120.714
24603 - FLORA - PARQUE CENTRAL LOS ROBLES | 581 | AU6000 | Muros ejes 1-7 / A-F Y 8-9 / 6-1 piso 14 torre 3 | 2025-09-18 | 2025-10-16 | 28 | 42 | 52 | 123.8 | MURO | 51.433 | 3 | 123.81
24603 - FLORA - PARQUE CENTRAL LOS ROBLES | 577 | No especificado | Muros ejes 4-2/A-G piso 14 T4 y ejes 12-8/A-G piso 14 torre 3 | 2025-09-17 | 2025-10-15 | 28 | 42 | 58.3 | 138.8 | MURO | 57.9 | 3 | 138.81
24603 - FLORA - PARQUE CENTRAL LOS ROBLES | 577 | No especificado | Muros ejes 4-2/A-G piso 14 T4 y ejes 12-8/A-G piso 14 torre 3 | 2025-09-17 | 2025-10-15 | 28 | 42 | 57.9 | 137.9 | MURO | 57.9 | 3 | 137.857
24603 - FLORA - PARQUE CENTRAL LOS ROBLES | 577 | No especificado | Muros ejes 4-2/A-G piso 14 T4 y ejes 12-8/A-G piso 14 torre 3 | 2025-09-17 | 2025-10-15 | 28 | 42 | 57.5 | 136.9 | MURO | 57.9 | 3 | 136.905
24603 - FLORA - PARQUE CENTRAL LOS ROBLES | 574 | AU 6000 | Muros ejes 1 - 2 / A - F y 2 - 4 / G - L piso 14 torre 4 | 2025-09-16 | 2025-10-14 | 28 | 42 | 65.1 | 155 | MURO | 65.267 | 3 | 155
24603 - FLORA - PARQUE CENTRAL LOS ROBLES | 574 | AU 6000 | Muros ejes 1 - 2 / A - F y 2 - 4 / G - L piso 14 torre 4 | 2025-09-16 | 2025-10-14 | 28 | 42 | 66.1 | 157.4 | MURO | 65.267 | 3 | 157.381
24603 - FLORA - PARQUE CENTRAL LOS ROBLES | 574 | AU 6000 | Muros ejes 1 - 2 / A - F y 2 - 4 / G - L piso 14 torre 4 | 2025-09-16 | 2025-10-14 | 28 | 42 | 64.6 | 153.8 | MURO | 65.267 | 3 | 153.81
24603 - FLORA - PARQUE CENTRAL LOS ROBLES | 573 | AU 6000 | Muros ejes 4 - 10 / F - L y 2 - 3 / D - F piso 14 torre 4 | 2025-09-15 | 2025-10-13 | 28 | 42 | 55.9 | 133.1 | MURO | 56.167 | 3 | 133.095
24603 - FLORA - PARQUE CENTRAL LOS ROBLES | 573 | AU 6000 | Muros ejes 4 - 10 / F - L y 2 - 3 / D - F piso 14 torre 4 | 2025-09-15 | 2025-10-13 | 28 | 42 | 56.5 | 134.5 | MURO | 56.167 | 3 | 134.524
24603 - FLORA - PARQUE CENTRAL LOS ROBLES | 573 | AU 6000 | Muros ejes 4 - 10 / F - L y 2 - 3 / D - F piso 14 torre 4 | 2025-09-15 | 2025-10-13 | 28 | 42 | 56.1 | 133.6 | MURO | 56.167 | 3 | 133.571
24603 - FLORA - PARQUE CENTRAL LOS ROBLES | 568 | AU6000 | Muros ejes 3 - 10 / A - F, piso 14 torre 4 | 2025-09-13 | 2025-10-11 | 28 | 42 | 58.5 | 139.3 | MURO | 58.5 | 3 | 139.286
24603 - FLORA - PARQUE CENTRAL LOS ROBLES | 568 | AU6000 | Muros ejes 3 - 10 / A - F, piso 14 torre 4 | 2025-09-13 | 2025-10-11 | 28 | 42 | 59.3 | 141.2 | MURO | 58.5 | 3 | 141.19
24603 - FLORA - PARQUE CENTRAL LOS ROBLES | 568 | AU6000 | Muros ejes 3 - 10 / A - F, piso 14 torre 4 | 2025-09-13 | 2025-10-11 | 28 | 42 | 57.7 | 137.4 | MURO | 58.5 | 3 | 137.381
24603 - FLORA - PARQUE CENTRAL LOS ROBLES | 557 | AU6000 | Muros ejes 1 - 4 / G - 1 piso 13 torre 4 | 2025-09-08 | 2025-10-06 | 28 | 42 | 51.2 | 121.9 | MURO | 51.7 | 3 | 121.905
24603 - FLORA - PARQUE CENTRAL LOS ROBLES | 557 | AU6000 | Muros ejes 1 - 4 / G - 1 piso 13 torre 4 | 2025-09-08 | 2025-10-06 | 28 | 42 | 51.8 | 123.3 | MURO | 51.7 | 3 | 123.333
24603 - FLORA - PARQUE CENTRAL LOS ROBLES | 557 | AU6000 | Muros ejes 1 - 4 / G - 1 piso 13 torre 4 | 2025-09-08 | 2025-10-06 | 28 | 42 | 52.1 | 124 | MURO | 51.7 | 3 | 124.048
24603 - FLORA - PARQUE CENTRAL LOS ROBLES | 553 | AU6000 | Muros ejes 1-A / A-F piso 13 torre 4 | 2025-09-06 | 2025-10-04 | 28 | 42 | 51.1 | 121.7 | MURO | 50.767 | 3 | 121.667
24603 - FLORA - PARQUE CENTRAL LOS ROBLES | 553 | AU6000 | Muros ejes 1-A / A-F piso 13 torre 4 | 2025-09-06 | 2025-10-04 | 28 | 42 | 50.8 | 121 | MURO | 50.767 | 3 | 120.952
24603 - FLORA - PARQUE CENTRAL LOS ROBLES | 553 | AU6000 | Muros ejes 1-A / A-F piso 13 torre 4 | 2025-09-06 | 2025-10-04 | 28 | 42 | 50.4 | 120 | MURO | 50.767 | 3 | 120
24603 - FLORA - PARQUE CENTRAL LOS ROBLES | 550 | AU6000 | Muros ejes 4-10 / F-L y 4-5 piso 13 torre 4 | 2025-09-05 | 2025-10-03 | 28 | 42 | 58.6 | 139.5 | MURO | 58.233 | 3 | 139.524
24603 - FLORA - PARQUE CENTRAL LOS ROBLES | 550 | AU6000 | Muros ejes 4-10 / F-L y 4-5 piso 13 torre 4 | 2025-09-05 | 2025-10-03 | 28 | 42 | 58.3 | 138.8 | MURO | 58.233 | 3 | 138.81
24603 - FLORA - PARQUE CENTRAL LOS ROBLES | 550 | AU6000 | Muros ejes 4-10 / F-L y 4-5 piso 13 torre 4 | 2025-09-05 | 2025-10-03 | 28 | 42 | 57.8 | 137.6 | MURO | 58.233 | 3 | 137.619
24603 - FLORA - PARQUE CENTRAL LOS ROBLES | 548 | AU6000 | Muros eje 5-10 / A-F piso 13 torre 4 | 2025-09-04 | 2025-10-02 | 28 | 42 | 57.1 | 136 | MURO | 56.733 | 3 | 135.952
24603 - FLORA - PARQUE CENTRAL LOS ROBLES | 548 | AU6000 | Muros eje 5-10 / A-F piso 13 torre 4 | 2025-09-04 | 2025-10-02 | 28 | 42 | 56.7 | 135 | MURO | 56.733 | 3 | 135
24603 - FLORA - PARQUE CENTRAL LOS ROBLES | 548 | AU6000 | Muros eje 5-10 / A-F piso 13 torre 4 | 2025-09-04 | 2025-10-02 | 28 | 42 | 56.4 | 134.3 | MURO | 56.733 | 3 | 134.286
24603 - FLORA - PARQUE CENTRAL LOS ROBLES | 533 | No especificado | Escalera piso 8 - 9 torre 3 | 2025-08-29 | 2025-09-26 | 28 | 42 | 53.7 | 127.9 |  | 53.467 | 3 | 127.857
24603 - FLORA - PARQUE CENTRAL LOS ROBLES | 533 | No especificado | Escalera piso 8 - 9 torre 3 | 2025-08-29 | 2025-09-26 | 28 | 42 | 54.1 | 128.8 |  | 53.467 | 3 | 128.81
24603 - FLORA - PARQUE CENTRAL LOS ROBLES | 533 | No especificado | Escalera piso 8 - 9 torre 3 | 2025-08-29 | 2025-09-26 | 28 | 42 | 52.6 | 125.2 |  | 53.467 | 3 | 125.238
24603 - FLORA - PARQUE CENTRAL LOS ROBLES | 529 | No especificado | Muros ejes 1 - 2 /A - F piso 12 torre 4 | 2025-08-28 | 2025-09-25 | 28 | 42 | 55 | 131 | MURO | 55.2 | 3 | 130.952
24603 - FLORA - PARQUE CENTRAL LOS ROBLES | 529 | No especificado | Muros ejes 1 - 2 /A - F piso 12 torre 4 | 2025-08-28 | 2025-09-25 | 28 | 42 | 55.7 | 132.6 | MURO | 55.2 | 3 | 132.619
24603 - FLORA - PARQUE CENTRAL LOS ROBLES | 529 | No especificado | Muros ejes 1 - 2 /A - F piso 12 torre 4 | 2025-08-28 | 2025-09-25 | 28 | 42 | 54.9 | 130.7 | MURO | 55.2 | 3 | 130.714
24603 - FLORA - PARQUE CENTRAL LOS ROBLES | 525 | No especificado | Muros ejes 4 - 10 / G - L piso 12 torre 4 | 2025-08-27 | 2025-09-24 | 28 | 42 | 68.8 | 163.8 | MURO | 68 | 3 | 163.81
24603 - FLORA - PARQUE CENTRAL LOS ROBLES | 525 | No especificado | Muros ejes 4 - 10 / G - L piso 12 torre 4 | 2025-08-27 | 2025-09-24 | 28 | 42 | 67.1 | 159.8 | MURO | 68 | 3 | 159.762
24603 - FLORA - PARQUE CENTRAL LOS ROBLES | 525 | No especificado | Muros ejes 4 - 10 / G - L piso 12 torre 4 | 2025-08-27 | 2025-09-24 | 28 | 42 | 68.1 | 162.1 | MURO | 68 | 3 | 162.143
24603 - FLORA - PARQUE CENTRAL LOS ROBLES | 522 | No especificado | Muros ejes 3 - 10 / A - F piso 12 torre 4 | 2025-08-26 | 2025-09-23 | 28 | 42 | 67.1 | 159.8 | MURO | 67 | 3 | 159.762
24603 - FLORA - PARQUE CENTRAL LOS ROBLES | 522 | No especificado | Muros ejes 3 - 10 / A - F piso 12 torre 4 | 2025-08-26 | 2025-09-23 | 28 | 42 | 66.5 | 158.3 | MURO | 67 | 3 | 158.333
24603 - FLORA - PARQUE CENTRAL LOS ROBLES | 522 | No especificado | Muros ejes 3 - 10 / A - F piso 12 torre 4 | 2025-08-26 | 2025-09-23 | 28 | 42 | 67.4 | 160.5 | MURO | 67 | 3 | 160.476
24603 - FLORA - PARQUE CENTRAL LOS ROBLES | 513 | No especificado | Escalera piso 9 - 10 | 2025-08-23 | 2025-09-20 | 28 | 42 | 54.4 | 129.5 |  | 54.267 | 3 | 129.524
24603 - FLORA - PARQUE CENTRAL LOS ROBLES | 513 | No especificado | Escalera piso 9 - 10 | 2025-08-23 | 2025-09-20 | 28 | 42 | 54.9 | 130.7 |  | 54.267 | 3 | 130.714
24603 - FLORA - PARQUE CENTRAL LOS ROBLES | 513 | No especificado | Escalera piso 9 - 10 | 2025-08-23 | 2025-09-20 | 28 | 42 | 53.5 | 127.4 |  | 54.267 | 3 | 127.381
24603 - FLORA - PARQUE CENTRAL LOS ROBLES | 504 | No especificado | Muro ejes 4 - 10 / G - L y 3 - 4 / D - F piso 11 Torre 4 | 2025-08-20 | 2025-09-17 | 28 | 42 | 63.4 | 151 | MURO | 62.167 | 3 | 150.952
24603 - FLORA - PARQUE CENTRAL LOS ROBLES | 504 | No especificado | Muro ejes 4 - 10 / G - L y 3 - 4 / D - F piso 11 Torre 4 | 2025-08-20 | 2025-09-17 | 28 | 42 | 61.7 | 146.9 | MURO | 62.167 | 3 | 146.905
24603 - FLORA - PARQUE CENTRAL LOS ROBLES | 504 | No especificado | Muro ejes 4 - 10 / G - L y 3 - 4 / D - F piso 11 Torre 4 | 2025-08-20 | 2025-09-17 | 28 | 42 | 61.4 | 146.2 | MURO | 62.167 | 3 | 146.19
24603 - FLORA - PARQUE CENTRAL LOS ROBLES | 510 | No especificado | Muros Ejes 1 - 2 / G - L Piso 11 Torre 4 | 2025-08-22 | 2025-09-19 | 28 | 42 | 63.5 | 151.2 | MURO | 64.033 | 3 | 151.19
24603 - FLORA - PARQUE CENTRAL LOS ROBLES | 510 | No especificado | Muros Ejes 1 - 2 / G - L Piso 11 Torre 4 | 2025-08-22 | 2025-09-19 | 28 | 42 | 64.5 | 153.6 | MURO | 64.033 | 3 | 153.571
24603 - FLORA - PARQUE CENTRAL LOS ROBLES | 510 | No especificado | Muros Ejes 1 - 2 / G - L Piso 11 Torre 4 | 2025-08-22 | 2025-09-19 | 28 | 42 | 64.1 | 152.6 | MURO | 64.033 | 3 | 152.619
24603 - FLORA - PARQUE CENTRAL LOS ROBLES | 507 | No especificado | Muros ejes 1 - 2 / A- F y ejes 3 - 4 / G - L Piso 11 Torre 4 | 2025-08-21 | 2025-09-18 | 28 | 42 | 69.5 | 165.5 | MURO | 68.467 | 3 | 165.476
24603 - FLORA - PARQUE CENTRAL LOS ROBLES | 507 | No especificado | Muros ejes 1 - 2 / A- F y ejes 3 - 4 / G - L Piso 11 Torre 4 | 2025-08-21 | 2025-09-18 | 28 | 42 | 68.7 | 163.6 | MURO | 68.467 | 3 | 163.571
24603 - FLORA - PARQUE CENTRAL LOS ROBLES | 507 | No especificado | Muros ejes 1 - 2 / A- F y ejes 3 - 4 / G - L Piso 11 Torre 4 | 2025-08-21 | 2025-09-18 | 28 | 42 | 67.2 | 160 | MURO | 68.467 | 3 | 160
24603 - FLORA - PARQUE CENTRAL LOS ROBLES | 519 | No especificado | Muros ejes 1 - 8 / G - L piso 11 torre 4 | 2025-08-25 | 2025-09-22 | 28 | 42 | 56.6 | 134.8 | MURO | 55.967 | 3 | 134.762
24603 - FLORA - PARQUE CENTRAL LOS ROBLES | 519 | No especificado | Muros ejes 1 - 8 / G - L piso 11 torre 4 | 2025-08-25 | 2025-09-22 | 28 | 42 | 55.4 | 131.9 | MURO | 55.967 | 3 | 131.905
24603 - FLORA - PARQUE CENTRAL LOS ROBLES | 519 | No especificado | Muros ejes 1 - 8 / G - L piso 11 torre 4 | 2025-08-25 | 2025-09-22 | 28 | 42 | 55.9 | 133.1 | MURO | 55.967 | 3 | 133.095
24603 - FLORA - PARQUE CENTRAL LOS ROBLES | 500 | No especificado | Muros ejes 4 - 10 / A - F piso 1 torre 4 | 2025-08-19 | 2025-09-16 | 28 | 42 | 66.2 | 157.6 | MURO | 65.467 | 3 | 157.619
24603 - FLORA - PARQUE CENTRAL LOS ROBLES | 500 | No especificado | Muros ejes 4 - 10 / A - F piso 1 torre 4 | 2025-08-19 | 2025-09-16 | 28 | 42 | 64.6 | 153.8 | MURO | 65.467 | 3 | 153.81
24603 - FLORA - PARQUE CENTRAL LOS ROBLES | 500 | No especificado | Muros ejes 4 - 10 / A - F piso 1 torre 4 | 2025-08-19 | 2025-09-16 | 28 | 42 | 65.6 | 156.2 | MURO | 65.467 | 3 | 156.19
24603 - FLORA - PARQUE CENTRAL LOS ROBLES | 492 | No especificado | Muros ejes 1-4/G-E piso 10 torre 4 | 2025-08-14 | 2025-09-11 | 28 | 42 | 56.9 | 135.5 | MURO | 56.7 | 3 | 135.476
24603 - FLORA - PARQUE CENTRAL LOS ROBLES | 492 | No especificado | Muros ejes 1-4/G-E piso 10 torre 4 | 2025-08-14 | 2025-09-11 | 28 | 42 | 56.8 | 135.2 | MURO | 56.7 | 3 | 135.238
24603 - FLORA - PARQUE CENTRAL LOS ROBLES | 492 | No especificado | Muros ejes 1-4/G-E piso 10 torre 4 | 2025-08-14 | 2025-09-11 | 28 | 42 | 56.4 | 134.3 | MURO | 56.7 | 3 | 134.286
24603 - FLORA - PARQUE CENTRAL LOS ROBLES | 487 | No especificado | Muros ejes 1 - 4 / A - F piso 10 torre 4 | 2025-08-13 | 2025-09-10 | 28 | 42 | 72.5 | 172.6 | MURO | 71.567 | 3 | 172.619
24603 - FLORA - PARQUE CENTRAL LOS ROBLES | 487 | No especificado | Muros ejes 1 - 4 / A - F piso 10 torre 4 | 2025-08-13 | 2025-09-10 | 28 | 42 | 70.7 | 168.3 | MURO | 71.567 | 3 | 168.333
24603 - FLORA - PARQUE CENTRAL LOS ROBLES | 487 | No especificado | Muros ejes 1 - 4 / A - F piso 10 torre 4 | 2025-08-13 | 2025-09-10 | 28 | 42 | 71.5 | 170.2 | MURO | 71.567 | 3 | 170.238
24603 - FLORA - PARQUE CENTRAL LOS ROBLES | 486 | No especificado | Placa eje 1 - 8 / F - L piso 10 torre 3 | 2025-08-13 | 2025-09-10 | 28 | 42 | 58.6 | 139.5 | PLACA | 58.9 | 3 | 139.524
24603 - FLORA - PARQUE CENTRAL LOS ROBLES | 486 | No especificado | Placa eje 1 - 8 / F - L piso 10 torre 3 | 2025-08-13 | 2025-09-10 | 28 | 42 | 59.7 | 142.1 | PLACA | 58.9 | 3 | 142.143
24603 - FLORA - PARQUE CENTRAL LOS ROBLES | 486 | No especificado | Placa eje 1 - 8 / F - L piso 10 torre 3 | 2025-08-13 | 2025-09-10 | 28 | 42 | 58.4 | 139 | PLACA | 58.9 | 3 | 139.048
24603 - FLORA - PARQUE CENTRAL LOS ROBLES | 484 | No especificado | Muros eje 4 - 10 / G - L piso 10 torre 4 | 2025-08-12 | 2025-09-09 | 28 | 42 | 69.6 | 165.7 | MURO | 69.633 | 3 | 165.714
24603 - FLORA - PARQUE CENTRAL LOS ROBLES | 484 | No especificado | Muros eje 4 - 10 / G - L piso 10 torre 4 | 2025-08-12 | 2025-09-09 | 28 | 42 | 70.6 | 168.1 | MURO | 69.633 | 3 | 168.095
24603 - FLORA - PARQUE CENTRAL LOS ROBLES | 484 | No especificado | Muros eje 4 - 10 / G - L piso 10 torre 4 | 2025-08-12 | 2025-09-09 | 28 | 42 | 68.7 | 163.6 | MURO | 69.633 | 3 | 163.571
24603 - FLORA - PARQUE CENTRAL LOS ROBLES | 483 | No especificado | Placa ejes 7 - 10 / F - L y ejes 4 - 6 / A - F piso 10 torre 3 | 2025-08-12 | 2025-09-09 | 28 | 42 | 62.4 | 148.6 | PLACA | 61.833 | 3 | 148.571
24603 - FLORA - PARQUE CENTRAL LOS ROBLES | 483 | No especificado | Placa ejes 7 - 10 / F - L y ejes 4 - 6 / A - F piso 10 torre 3 | 2025-08-12 | 2025-09-09 | 28 | 42 | 61 | 145.2 | PLACA | 61.833 | 3 | 145.238
24603 - FLORA - PARQUE CENTRAL LOS ROBLES | 483 | No especificado | Placa ejes 7 - 10 / F - L y ejes 4 - 6 / A - F piso 10 torre 3 | 2025-08-12 | 2025-09-09 | 28 | 42 | 62.1 | 147.9 | PLACA | 61.833 | 3 | 147.857
24603 - FLORA - PARQUE CENTRAL LOS ROBLES | 480 | No especificado | Placa Ejes 6 - 8 / A - F Piso 10 Torre 3 y ejes 10 - 12 / F - L Piso 10 Torre 4 | 2025-08-11 | 2025-09-08 | 28 | 42 | 62.2 | 148.1 | PLACA | 62 | 3 | 148.095
24603 - FLORA - PARQUE CENTRAL LOS ROBLES | 480 | No especificado | Placa Ejes 6 - 8 / A - F Piso 10 Torre 3 y ejes 10 - 12 / F - L Piso 10 Torre 4 | 2025-08-11 | 2025-09-08 | 28 | 42 | 60.7 | 144.5 | PLACA | 62 | 3 | 144.524
24603 - FLORA - PARQUE CENTRAL LOS ROBLES | 480 | No especificado | Placa Ejes 6 - 8 / A - F Piso 10 Torre 3 y ejes 10 - 12 / F - L Piso 10 Torre 4 | 2025-08-11 | 2025-09-08 | 28 | 42 | 63.1 | 150.2 | PLACA | 62 | 3 | 150.238
24603 - FLORA - PARQUE CENTRAL LOS ROBLES | 474 | No especificado | Placa ejes 12 - 8 / A - G Piso 10 Torre 3 ejes 8 - 6 / G - L Piso 10 Torre 4 | 2025-08-08 | 2025-09-05 | 28 | 42 | 55.3 | 131.7 | PLACA | 55.367 | 3 | 131.667
24603 - FLORA - PARQUE CENTRAL LOS ROBLES | 474 | No especificado | Placa ejes 12 - 8 / A - G Piso 10 Torre 3 ejes 8 - 6 / G - L Piso 10 Torre 4 | 2025-08-08 | 2025-09-05 | 28 | 42 | 56.1 | 133.6 | PLACA | 55.367 | 3 | 133.571
24603 - FLORA - PARQUE CENTRAL LOS ROBLES | 474 | No especificado | Placa ejes 12 - 8 / A - G Piso 10 Torre 3 ejes 8 - 6 / G - L Piso 10 Torre 4 | 2025-08-08 | 2025-09-05 | 28 | 42 | 54.7 | 130.2 | PLACA | 55.367 | 3 | 130.238
24603 - FLORA - PARQUE CENTRAL LOS ROBLES | 1048 | No especificado | Placa T2, Piso 4, ejes 1 - 4 / A - 2 | 2026-05-14 | 2026-06-11 | 28 | 41.4 | 51.1 | 123.4 | PLACA | 51.233 | 3 | 123.43
24603 - FLORA - PARQUE CENTRAL LOS ROBLES | 1048 | No especificado | Placa T2, Piso 4, ejes 1 - 4 / A - 2 | 2026-05-14 | 2026-06-11 | 28 | 41.4 | 50.9 | 122.9 | PLACA | 51.233 | 3 | 122.947
24603 - FLORA - PARQUE CENTRAL LOS ROBLES | 1048 | No especificado | Placa T2, Piso 4, ejes 1 - 4 / A - 2 | 2026-05-14 | 2026-06-11 | 28 | 41.4 | 51.7 | 124.9 | PLACA | 51.233 | 3 | 124.879
24603 - FLORA - PARQUE CENTRAL LOS ROBLES | 1045 | No especificado | Placa T2 , piso 4 ejes 4-6/A - 2 | 2026-05-12 | 2026-06-09 | 28 | 41.4 | 52 | 125.6 | PLACA | 51.567 | 3 | 125.604
24603 - FLORA - PARQUE CENTRAL LOS ROBLES | 1045 | No especificado | Placa T2 , piso 4 ejes 4-6/A - 2 | 2026-05-12 | 2026-06-09 | 28 | 41.4 | 51.1 | 123.4 | PLACA | 51.567 | 3 | 123.43
24603 - FLORA - PARQUE CENTRAL LOS ROBLES | 1045 | No especificado | Placa T2 , piso 4 ejes 4-6/A - 2 | 2026-05-12 | 2026-06-09 | 28 | 41.4 | 51.6 | 124.6 | PLACA | 51.567 | 3 | 124.638
24603 - FLORA - PARQUE CENTRAL LOS ROBLES | 1041 | INDUS | Placa T1 ejes 13 - 15 / A - L , piso 1 | 2026-05-11 | 2026-06-08 | 28 | 41.4 | 42.3 | 102.2 | PLACA | 42.7 | 3 | 102.174
24603 - FLORA - PARQUE CENTRAL LOS ROBLES | 1041 | INDUS | Placa T1 ejes 13 - 15 / A - L , piso 1 | 2026-05-11 | 2026-06-08 | 28 | 41.4 | 43.3 | 104.6 | PLACA | 42.7 | 3 | 104.589
24603 - FLORA - PARQUE CENTRAL LOS ROBLES | 1041 | INDUS | Placa T1 ejes 13 - 15 / A - L , piso 1 | 2026-05-11 | 2026-06-08 | 28 | 41.4 | 42.5 | 102.7 | PLACA | 42.7 | 3 | 102.657
24603 - FLORA - PARQUE CENTRAL LOS ROBLES | 1040 | INDUS | Placa T2 ejes 6 - 8 / A - L piso 4 | 2026-05-08 | 2026-06-05 | 28 | 41.4 | 50.4 | 121.7 | PLACA | 49.8 | 3 | 121.739
24603 - FLORA - PARQUE CENTRAL LOS ROBLES | 1040 | INDUS | Placa T2 ejes 6 - 8 / A - L piso 4 | 2026-05-08 | 2026-06-05 | 28 | 41.4 | 50.1 | 121 | PLACA | 49.8 | 3 | 121.014
24603 - FLORA - PARQUE CENTRAL LOS ROBLES | 1040 | INDUS | Placa T2 ejes 6 - 8 / A - L piso 4 | 2026-05-08 | 2026-06-05 | 28 | 41.4 | 48.9 | 118.1 | PLACA | 49.8 | 3 | 118.116
24603 - FLORA - PARQUE CENTRAL LOS ROBLES | 1039 | INDUS | Placa T1 ejes 1 - 13 / A - L | 2026-05-08 | 2026-06-05 | 28 | 41.4 | 33.9 | 109.4 | PLACA | 33.867 | 3 | 81.884
24603 - FLORA - PARQUE CENTRAL LOS ROBLES | 1039 | INDUS | Placa T1 ejes 1 - 13 / A - L | 2026-05-08 | 2026-06-05 | 28 | 41.4 | 33.6 | 108.4 | PLACA | 33.867 | 3 | 81.159
24603 - FLORA - PARQUE CENTRAL LOS ROBLES | 1039 | INDUS | Placa T1 ejes 1 - 13 / A - L | 2026-05-08 | 2026-06-05 | 28 | 41.4 | 34.1 | 110 | PLACA | 33.867 | 3 | 82.367
24603 - FLORA - PARQUE CENTRAL LOS ROBLES | 1037 | Indus | Placa T2, piso 4, ejes 8 - 10 / A - L | 2026-05-06 | 2026-06-03 | 28 | 41.4 | 52.9 | 127.8 | PLACA | 52.2 | 3 | 127.778
24603 - FLORA - PARQUE CENTRAL LOS ROBLES | 1037 | Indus | Placa T2, piso 4, ejes 8 - 10 / A - L | 2026-05-06 | 2026-06-03 | 28 | 41.4 | 51.5 | 124.4 | PLACA | 52.2 | 3 | 124.396
24603 - FLORA - PARQUE CENTRAL LOS ROBLES | 1037 | Indus | Placa T2, piso 4, ejes 8 - 10 / A - L | 2026-05-06 | 2026-06-03 | 28 | 41.4 | 52.2 | 126.1 | PLACA | 52.2 | 3 | 126.087
24603 - FLORA - PARQUE CENTRAL LOS ROBLES | 1034 | Indus | Placa T2, piso 4, ejes 10 - 12 / A - L | 2026-05-06 | 2026-06-03 | 28 | 41.4 | 60.3 | 145.7 | PLACA | 60.433 | 3 | 145.652
24603 - FLORA - PARQUE CENTRAL LOS ROBLES | 1034 | Indus | Placa T2, piso 4, ejes 10 - 12 / A - L | 2026-05-06 | 2026-06-03 | 28 | 41.4 | 61.2 | 147.8 | PLACA | 60.433 | 3 | 147.826
24603 - FLORA - PARQUE CENTRAL LOS ROBLES | 1034 | Indus | Placa T2, piso 4, ejes 10 - 12 / A - L | 2026-05-06 | 2026-06-03 | 28 | 41.4 | 59.8 | 144.4 | PLACA | 60.433 | 3 | 144.444
24603 - FLORA - PARQUE CENTRAL LOS ROBLES | 1032 | Indus | Placa T2 piso 4 ejes 12 - 15 / A - L | 2026-05-05 | 2026-06-02 | 28 | 41.4 | 53.4 | 129 | PLACA | 53.1 | 3 | 128.986
24603 - FLORA - PARQUE CENTRAL LOS ROBLES | 1032 | Indus | Placa T2 piso 4 ejes 12 - 15 / A - L | 2026-05-05 | 2026-06-02 | 28 | 41.4 | 53.3 | 128.7 | PLACA | 53.1 | 3 | 128.744
24603 - FLORA - PARQUE CENTRAL LOS ROBLES | 1032 | Indus | Placa T2 piso 4 ejes 12 - 15 / A - L | 2026-05-05 | 2026-06-02 | 28 | 41.4 | 52.6 | 127.1 | PLACA | 53.1 | 3 | 127.053
24603 - FLORA - PARQUE CENTRAL LOS ROBLES | 1015 | No especificado | Placa T2, piso 3, ejes 7 ,9 , /A - pasillo ejes 9 - 12 / F - G , piso 3, T2 | 2026-04-24 | 2026-05-22 | 28 | 41.4 | 46 | 111.1 | PLACA | 46.067 | 3 | 111.111
24603 - FLORA - PARQUE CENTRAL LOS ROBLES | 1015 | No especificado | Placa T2, piso 3, ejes 7 ,9 , /A - pasillo ejes 9 - 12 / F - G , piso 3, T2 | 2026-04-24 | 2026-05-22 | 28 | 41.4 | 46.7 | 112.8 | PLACA | 46.067 | 3 | 112.802
24603 - FLORA - PARQUE CENTRAL LOS ROBLES | 1015 | No especificado | Placa T2, piso 3, ejes 7 ,9 , /A - pasillo ejes 9 - 12 / F - G , piso 3, T2 | 2026-04-24 | 2026-05-22 | 28 | 41.4 | 45.5 | 109.9 | PLACA | 46.067 | 3 | 109.903
24603 - FLORA - PARQUE CENTRAL LOS ROBLES | 1052 | INDUS | Placa T1, piso 2 ejes 1 - 4 / A - L | 2026-05-15 | 2026-06-12 | 28 | 41.4 | 50.9 | 122.9 | PLACA | 50.967 | 3 | 122.947
24603 - FLORA - PARQUE CENTRAL LOS ROBLES | 1052 | INDUS | Placa T1, piso 2 ejes 1 - 4 / A - L | 2026-05-15 | 2026-06-12 | 28 | 41.4 | 51.7 | 124.9 | PLACA | 50.967 | 3 | 124.879
24603 - FLORA - PARQUE CENTRAL LOS ROBLES | 1052 | INDUS | Placa T1, piso 2 ejes 1 - 4 / A - L | 2026-05-15 | 2026-06-12 | 28 | 41.4 | 50.3 | 121.5 | PLACA | 50.967 | 3 | 121.498
24603 - FLORA - PARQUE CENTRAL LOS ROBLES | 1058 | INDUS | Placa T2, Piso 5, ejes 1-15 A-L | 2026-05-19 | 2026-06-16 | 28 | 41.4 | 50.3 | 121.5 | PLACA | 50.167 | 3 | 121.498
24603 - FLORA - PARQUE CENTRAL LOS ROBLES | 1058 | INDUS | Placa T2, Piso 5, ejes 1-15 A-L | 2026-05-19 | 2026-06-16 | 28 | 41.4 | 50.9 | 122.9 | PLACA | 50.167 | 3 | 122.947
24603 - FLORA - PARQUE CENTRAL LOS ROBLES | 1058 | INDUS | Placa T2, Piso 5, ejes 1-15 A-L | 2026-05-19 | 2026-06-16 | 28 | 41.4 | 49.3 | 119.1 | PLACA | 50.167 | 3 | 119.082
24603 - FLORA - PARQUE CENTRAL LOS ROBLES | 1025 | INDUS | Placa T2, Piso 3, Ejes 1, 4 / A – L | 2026-05-02 | 2026-05-30 | 28 | 41.4 | 51.4 | 124.2 | PLACA | 50.8 | 3 | 124.155
24603 - FLORA - PARQUE CENTRAL LOS ROBLES | 1025 | INDUS | Placa T2, Piso 3, Ejes 1, 4 / A – L | 2026-05-02 | 2026-05-30 | 28 | 41.4 | 50.1 | 121 | PLACA | 50.8 | 3 | 121.014
24603 - FLORA - PARQUE CENTRAL LOS ROBLES | 1025 | INDUS | Placa T2, Piso 3, Ejes 1, 4 / A – L | 2026-05-02 | 2026-05-30 | 28 | 41.4 | 50.9 | 122.9 | PLACA | 50.8 | 3 | 122.947
24603 - FLORA - PARQUE CENTRAL LOS ROBLES | 997 | Industrializado | Placa T2 piso 2 ejes 4-7 A-2 | 2026-04-15 | 2026-05-13 | 28 | 41.4 | 63.7 | 153.9 | PLACA | 63.9 | 3 | 153.865
24603 - FLORA - PARQUE CENTRAL LOS ROBLES | 997 | Industrializado | Placa T2 piso 2 ejes 4-7 A-2 | 2026-04-15 | 2026-05-13 | 28 | 41.4 | 63.5 | 153.4 | PLACA | 63.9 | 3 | 153.382
24603 - FLORA - PARQUE CENTRAL LOS ROBLES | 997 | Industrializado | Placa T2 piso 2 ejes 4-7 A-2 | 2026-04-15 | 2026-05-13 | 28 | 41.4 | 64.5 | 155.8 | PLACA | 63.9 | 3 | 155.797
24603 - FLORA - PARQUE CENTRAL LOS ROBLES | 993 | Indus | Placa T2, ejes 7 , 9 / A - L , piso 2 | 2026-04-13 | 2026-05-11 | 28 | 41.4 | 52.2 | 126.1 | PLACA | 52 | 3 | 126.087
24603 - FLORA - PARQUE CENTRAL LOS ROBLES | 993 | Indus | Placa T2, ejes 7 , 9 / A - L , piso 2 | 2026-04-13 | 2026-05-11 | 28 | 41.4 | 52.6 | 127.1 | PLACA | 52 | 3 | 127.053
24603 - FLORA - PARQUE CENTRAL LOS ROBLES | 993 | Indus | Placa T2, ejes 7 , 9 / A - L , piso 2 | 2026-04-13 | 2026-05-11 | 28 | 41.4 | 51.2 | 123.7 | PLACA | 52 | 3 | 123.671
24603 - FLORA - PARQUE CENTRAL LOS ROBLES | 986 | Indus | Placa T2, Piso 2, Ejes 9, 12 / A - L | 2026-04-09 | 2026-05-07 | 28 | 41.4 | 55.4 | 133.8 | PLACA | 54.767 | 3 | 133.816
24603 - FLORA - PARQUE CENTRAL LOS ROBLES | 986 | Indus | Placa T2, Piso 2, Ejes 9, 12 / A - L | 2026-04-09 | 2026-05-07 | 28 | 41.4 | 55.1 | 133.1 | PLACA | 54.767 | 3 | 133.092
24603 - FLORA - PARQUE CENTRAL LOS ROBLES | 986 | Indus | Placa T2, Piso 2, Ejes 9, 12 / A - L | 2026-04-09 | 2026-05-07 | 28 | 41.4 | 53.8 | 130 | PLACA | 54.767 | 3 | 129.952
24603 - FLORA - PARQUE CENTRAL LOS ROBLES | 1019 | Indus | Placa T2, piso 3, ejes 4, 5 / F - G y 5 - 7 / A - L | 2026-04-26 | 2026-05-24 | 28 | 41.4 | 58.2 | 140.6 | PLACA | 57.667 | 3 | 140.58
24603 - FLORA - PARQUE CENTRAL LOS ROBLES | 1019 | Indus | Placa T2, piso 3, ejes 4, 5 / F - G y 5 - 7 / A - L | 2026-04-26 | 2026-05-24 | 28 | 41.4 | 57.1 | 137.9 | PLACA | 57.667 | 3 | 137.923
24603 - FLORA - PARQUE CENTRAL LOS ROBLES | 1019 | Indus | Placa T2, piso 3, ejes 4, 5 / F - G y 5 - 7 / A - L | 2026-04-26 | 2026-05-24 | 28 | 41.4 | 57.7 | 139.4 | PLACA | 57.667 | 3 | 139.372
24603 - FLORA - PARQUE CENTRAL LOS ROBLES | 982 | Indus. | Dinteles piso 1 T2 | 2026-04-07 | 2026-05-05 | 28 | 41.4 | 56.3 | 136 |  | 56.933 | 3 | 135.99
24603 - FLORA - PARQUE CENTRAL LOS ROBLES | 982 | Indus. | Dinteles piso 1 T2 | 2026-04-07 | 2026-05-05 | 28 | 41.4 | 57.3 | 138.4 |  | 56.933 | 3 | 138.406
24603 - FLORA - PARQUE CENTRAL LOS ROBLES | 982 | Indus. | Dinteles piso 1 T2 | 2026-04-07 | 2026-05-05 | 28 | 41.4 | 57.2 | 138.2 |  | 56.933 | 3 | 138.164
24603 - FLORA - PARQUE CENTRAL LOS ROBLES | 1010 | Indus | Placa T2 piso 2 ejes 9, 12 / A - L | 2026-04-22 | 2026-05-20 | 28 | 41.4 | 57.5 | 138.9 | PLACA | 57.733 | 3 | 138.889
24603 - FLORA - PARQUE CENTRAL LOS ROBLES | 1010 | Indus | Placa T2 piso 2 ejes 9, 12 / A - L | 2026-04-22 | 2026-05-20 | 28 | 41.4 | 57.4 | 138.6 | PLACA | 57.733 | 3 | 138.647
24603 - FLORA - PARQUE CENTRAL LOS ROBLES | 1010 | Indus | Placa T2 piso 2 ejes 9, 12 / A - L | 2026-04-22 | 2026-05-20 | 28 | 41.4 | 58.3 | 140.8 | PLACA | 57.733 | 3 | 140.821
24603 - FLORA - PARQUE CENTRAL LOS ROBLES | 1006 | Indus | Placa T2 piso 3 ejes 12, 15 / A - L | 2026-04-20 | 2026-05-18 | 28 | 41.4 | 52.9 | 127.8 | PLACA | 52.267 | 3 | 127.778
24603 - FLORA - PARQUE CENTRAL LOS ROBLES | 1006 | Indus | Placa T2 piso 3 ejes 12, 15 / A - L | 2026-04-20 | 2026-05-18 | 28 | 41.4 | 51.7 | 124.9 | PLACA | 52.267 | 3 | 124.879
24603 - FLORA - PARQUE CENTRAL LOS ROBLES | 1006 | Indus | Placa T2 piso 3 ejes 12, 15 / A - L | 2026-04-20 | 2026-05-18 | 28 | 41.4 | 52.2 | 126.1 | PLACA | 52.267 | 3 | 126.087
24603 - FLORA - PARQUE CENTRAL LOS ROBLES | 1001 | Indus | Placa T2 piso 2 ejes 1, 4 / L - A | 2026-04-17 | 2026-05-15 | 28 | 41.4 | 53.4 | 129 | PLACA | 53.6 | 3 | 128.986
24603 - FLORA - PARQUE CENTRAL LOS ROBLES | 1001 | Indus | Placa T2 piso 2 ejes 1, 4 / L - A | 2026-04-17 | 2026-05-15 | 28 | 41.4 | 54.4 | 131.4 | PLACA | 53.6 | 3 | 131.401
24603 - FLORA - PARQUE CENTRAL LOS ROBLES | 1001 | Indus | Placa T2 piso 2 ejes 1, 4 / L - A | 2026-04-17 | 2026-05-15 | 28 | 41.4 | 53 | 128 | PLACA | 53.6 | 3 | 128.019
24603 - FLORA - PARQUE CENTRAL LOS ROBLES | 978 | Indus | Placa T2, Ejes 12, 15 / A - L Piso 2 | 2026-03-27 | 2026-04-24 | 28 | 41.4 | 55.9 | 135 | PLACA | 55.333 | 3 | 135.024
24603 - FLORA - PARQUE CENTRAL LOS ROBLES | 978 | Indus | Placa T2, Ejes 12, 15 / A - L Piso 2 | 2026-03-27 | 2026-04-24 | 28 | 41.4 | 54.6 | 131.9 | PLACA | 55.333 | 3 | 131.884
24603 - FLORA - PARQUE CENTRAL LOS ROBLES | 978 | Indus | Placa T2, Ejes 12, 15 / A - L Piso 2 | 2026-03-27 | 2026-04-24 | 28 | 41.4 | 55.5 | 134.1 | PLACA | 55.333 | 3 | 134.058
24603 - FLORA - PARQUE CENTRAL LOS ROBLES | 788 | AU - 5000 | Muros ejes 3 - 6 / G - L y 8 - 10 / G - L piso 23 torre 4 | 2025-12-02 | 2025-12-30 | 28 | 35 | 50.6 | 144.6 | MURO | 50.933 | 3 | 144.571
24603 - FLORA - PARQUE CENTRAL LOS ROBLES | 788 | AU - 5000 | Muros ejes 3 - 6 / G - L y 8 - 10 / G - L piso 23 torre 4 | 2025-12-02 | 2025-12-30 | 28 | 35 | 51 | 145.7 | MURO | 50.933 | 3 | 145.714
24603 - FLORA - PARQUE CENTRAL LOS ROBLES | 788 | AU - 5000 | Muros ejes 3 - 6 / G - L y 8 - 10 / G - L piso 23 torre 4 | 2025-12-02 | 2025-12-30 | 28 | 35 | 51.2 | 146.3 | MURO | 50.933 | 3 | 146.286
24603 - FLORA - PARQUE CENTRAL LOS ROBLES | 786 | No especificado | Escalera piso 19 - 20 T3 | 2025-12-02 | 2025-12-30 | 28 | 35 | 47.3 | 135.1 |  | 46.767 | 3 | 135.143
24603 - FLORA - PARQUE CENTRAL LOS ROBLES | 786 | No especificado | Escalera piso 19 - 20 T3 | 2025-12-02 | 2025-12-30 | 28 | 35 | 46.2 | 132 |  | 46.767 | 3 | 132
24603 - FLORA - PARQUE CENTRAL LOS ROBLES | 786 | No especificado | Escalera piso 19 - 20 T3 | 2025-12-02 | 2025-12-30 | 28 | 35 | 46.8 | 133.7 |  | 46.767 | 3 | 133.714
24603 - FLORA - PARQUE CENTRAL LOS ROBLES | 785 | AU - 5000 | Muros ejes 8 - 10 / A - F y 6 - 7 / G - L y 2 - 4 / A - F piso 23 T.4 | 2025-12-01 | 2025-12-29 | 28 | 35 | 55 | 157.1 | MURO | 55.067 | 3 | 157.143
24603 - FLORA - PARQUE CENTRAL LOS ROBLES | 785 | AU - 5000 | Muros ejes 8 - 10 / A - F y 6 - 7 / G - L y 2 - 4 / A - F piso 23 T.4 | 2025-12-01 | 2025-12-29 | 28 | 35 | 55.8 | 159.4 | MURO | 55.067 | 3 | 159.429
24603 - FLORA - PARQUE CENTRAL LOS ROBLES | 785 | AU - 5000 | Muros ejes 8 - 10 / A - F y 6 - 7 / G - L y 2 - 4 / A - F piso 23 T.4 | 2025-12-01 | 2025-12-29 | 28 | 35 | 54.4 | 155.4 | MURO | 55.067 | 3 | 155.429
24603 - FLORA - PARQUE CENTRAL LOS ROBLES | 770 | AU - 5000 | Muros ejes 4 - 8 / A - F y 7 - 9 / G - L piso 22 torre 3 | 2025-11-27 | 2025-12-25 | 28 | 35 | 45 | 128.6 | MURO | 44.267 | 3 | 128.571
24603 - FLORA - PARQUE CENTRAL LOS ROBLES | 770 | AU - 5000 | Muros ejes 4 - 8 / A - F y 7 - 9 / G - L piso 22 torre 3 | 2025-11-27 | 2025-12-25 | 28 | 35 | 43.7 | 124.9 | MURO | 44.267 | 3 | 124.857
24603 - FLORA - PARQUE CENTRAL LOS ROBLES | 770 | AU - 5000 | Muros ejes 4 - 8 / A - F y 7 - 9 / G - L piso 22 torre 3 | 2025-11-27 | 2025-12-25 | 28 | 35 | 44.1 | 126 | MURO | 44.267 | 3 | 126
24603 - FLORA - PARQUE CENTRAL LOS ROBLES | 781 | AU 5000 | Muros ejes 1 - 4 / G - L piso 23 torre 4 y ejes 5 - 7 / A - F piso 23 torre 3 | 2025-11-29 | 2025-12-27 | 28 | 35 | 56.6 | 161.7 | MURO | 55.867 | 3 | 161.714
24603 - FLORA - PARQUE CENTRAL LOS ROBLES | 781 | AU 5000 | Muros ejes 1 - 4 / G - L piso 23 torre 4 y ejes 5 - 7 / A - F piso 23 torre 3 | 2025-11-29 | 2025-12-27 | 28 | 35 | 55.2 | 157.7 | MURO | 55.867 | 3 | 157.714
24603 - FLORA - PARQUE CENTRAL LOS ROBLES | 781 | AU 5000 | Muros ejes 1 - 4 / G - L piso 23 torre 4 y ejes 5 - 7 / A - F piso 23 torre 3 | 2025-11-29 | 2025-12-27 | 28 | 35 | 55.8 | 159.4 | MURO | 55.867 | 3 | 159.429
24603 - FLORA - PARQUE CENTRAL LOS ROBLES | 778 | AU 5000 | Muros eje 1 - 7 / G - L piso 22 torre 4 | 2025-11-28 | 2025-12-26 | 28 | 35 | 55.6 | 158.9 | MURO | 55.167 | 3 | 158.857
24603 - FLORA - PARQUE CENTRAL LOS ROBLES | 778 | AU 5000 | Muros eje 1 - 7 / G - L piso 22 torre 4 | 2025-11-28 | 2025-12-26 | 28 | 35 | 54 | 154.3 | MURO | 55.167 | 3 | 154.286
24603 - FLORA - PARQUE CENTRAL LOS ROBLES | 778 | AU 5000 | Muros eje 1 - 7 / G - L piso 22 torre 4 | 2025-11-28 | 2025-12-26 | 28 | 35 | 55.9 | 159.7 | MURO | 55.167 | 3 | 159.714
24603 - FLORA - PARQUE CENTRAL LOS ROBLES | 768 | No especificado | Muros ejes 1-3/A-F piso 22 torre 4 y ejes 8-12/A-F Piso 22 torre 3 | 2025-11-26 | 2025-12-24 | 28 | 35 | 58.3 | 166.6 | MURO | 57.5 | 3 | 166.571
24603 - FLORA - PARQUE CENTRAL LOS ROBLES | 768 | No especificado | Muros ejes 1-3/A-F piso 22 torre 4 y ejes 8-12/A-F Piso 22 torre 3 | 2025-11-26 | 2025-12-24 | 28 | 35 | 56.8 | 162.3 | MURO | 57.5 | 3 | 162.286
24603 - FLORA - PARQUE CENTRAL LOS ROBLES | 768 | No especificado | Muros ejes 1-3/A-F piso 22 torre 4 y ejes 8-12/A-F Piso 22 torre 3 | 2025-11-26 | 2025-12-24 | 28 | 35 | 57.4 | 164 | MURO | 57.5 | 3 | 164
24603 - FLORA - PARQUE CENTRAL LOS ROBLES | 764 | No especificado | Muros ejes 1-4/G-L; piso 22 torre 4 y ejes 9 - 12 / G - L, piso 22 torre 3. | 2025-11-25 | 2025-12-23 | 28 | 35 | 49.8 | 142.3 | MURO | 50.033 | 3 | 142.286
24603 - FLORA - PARQUE CENTRAL LOS ROBLES | 764 | No especificado | Muros ejes 1-4/G-L; piso 22 torre 4 y ejes 9 - 12 / G - L, piso 22 torre 3. | 2025-11-25 | 2025-12-23 | 28 | 35 | 49.9 | 142.6 | MURO | 50.033 | 3 | 142.571
24603 - FLORA - PARQUE CENTRAL LOS ROBLES | 764 | No especificado | Muros ejes 1-4/G-L; piso 22 torre 4 y ejes 9 - 12 / G - L, piso 22 torre 3. | 2025-11-25 | 2025-12-23 | 28 | 35 | 50.4 | 144 | MURO | 50.033 | 3 | 144
24603 - FLORA - PARQUE CENTRAL LOS ROBLES | 762 | No especificado | Escalera piso 1-20 #3 | 2025-11-25 | 2025-12-23 | 28 | 35 | 52.5 | 150 |  | 51.7 | 3 | 150
24603 - FLORA - PARQUE CENTRAL LOS ROBLES | 762 | No especificado | Escalera piso 1-20 #3 | 2025-11-25 | 2025-12-23 | 28 | 35 | 51 | 145.7 |  | 51.7 | 3 | 145.714
24603 - FLORA - PARQUE CENTRAL LOS ROBLES | 762 | No especificado | Escalera piso 1-20 #3 | 2025-11-25 | 2025-12-23 | 28 | 35 | 51.6 | 147.4 |  | 51.7 | 3 | 147.429
24603 - FLORA - PARQUE CENTRAL LOS ROBLES | 760 | AU5000 | Muros ej 4 - 10 / F- L piso 22 + 4 | 2025-11-24 | 2025-12-22 | 28 | 35 | 51.7 | 147.7 | MURO | 52.033 | 3 | 147.714
24603 - FLORA - PARQUE CENTRAL LOS ROBLES | 760 | AU5000 | Muros ej 4 - 10 / F- L piso 22 + 4 | 2025-11-24 | 2025-12-22 | 28 | 35 | 52.4 | 149.7 | MURO | 52.033 | 3 | 149.714
24603 - FLORA - PARQUE CENTRAL LOS ROBLES | 760 | AU5000 | Muros ej 4 - 10 / F- L piso 22 + 4 | 2025-11-24 | 2025-12-22 | 28 | 35 | 52 | 148.6 | MURO | 52.033 | 3 | 148.571
24603 - FLORA - PARQUE CENTRAL LOS ROBLES | 757 | AU5000 | Muros ej 3 - 10 / A - F piso 22 + 4 | 2025-11-22 | 2025-12-20 | 28 | 35 | 46.9 | 134 | MURO | 47.567 | 3 | 134
24603 - FLORA - PARQUE CENTRAL LOS ROBLES | 757 | AU5000 | Muros ej 3 - 10 / A - F piso 22 + 4 | 2025-11-22 | 2025-12-20 | 28 | 35 | 47.3 | 135.1 | MURO | 47.567 | 3 | 135.143
24603 - FLORA - PARQUE CENTRAL LOS ROBLES | 757 | AU5000 | Muros ej 3 - 10 / A - F piso 22 + 4 | 2025-11-22 | 2025-12-20 | 28 | 35 | 48.5 | 138.6 | MURO | 47.567 | 3 | 138.571
24603 - FLORA - PARQUE CENTRAL LOS ROBLES | 754 | AU5000 | Muros ej 1 - 4 / F- L piso 21 + 3 | 2025-11-21 | 2025-12-19 | 28 | 35 | 45.8 | 130.9 | MURO | 45.8 | 3 | 130.857
24603 - FLORA - PARQUE CENTRAL LOS ROBLES | 754 | AU5000 | Muros ej 1 - 4 / F- L piso 21 + 3 | 2025-11-21 | 2025-12-19 | 28 | 35 | 46.6 | 133.1 | MURO | 45.8 | 3 | 133.143
24603 - FLORA - PARQUE CENTRAL LOS ROBLES | 754 | AU5000 | Muros ej 1 - 4 / F- L piso 21 + 3 | 2025-11-21 | 2025-12-19 | 28 | 35 | 45 | 128.6 | MURO | 45.8 | 3 | 128.571
24603 - FLORA - PARQUE CENTRAL LOS ROBLES | 751 | AU-5000 | Muros ej 4-7 / G-L y 1-4 / A-F piso 21 T3 | 2025-11-20 | 2025-12-18 | 28 | 35 | 46.4 | 132.6 | MURO | 46.033 | 3 | 132.571
24603 - FLORA - PARQUE CENTRAL LOS ROBLES | 751 | AU-5000 | Muros ej 4-7 / G-L y 1-4 / A-F piso 21 T3 | 2025-11-20 | 2025-12-18 | 28 | 35 | 46.5 | 132.9 | MURO | 46.033 | 3 | 132.857
24603 - FLORA - PARQUE CENTRAL LOS ROBLES | 751 | AU-5000 | Muros ej 4-7 / G-L y 1-4 / A-F piso 21 T3 | 2025-11-20 | 2025-12-18 | 28 | 35 | 45.2 | 129.1 | MURO | 46.033 | 3 | 129.143
24603 - FLORA - PARQUE CENTRAL LOS ROBLES | 748 | AU-5000 | Muros ej 4-7 / A-F y 9-7/6-2 P21 T3 | 2025-11-19 | 2025-12-17 | 28 | 35 | 48.8 | 139.4 | MURO | 48.733 | 3 | 139.429
24603 - FLORA - PARQUE CENTRAL LOS ROBLES | 748 | AU-5000 | Muros ej 4-7 / A-F y 9-7/6-2 P21 T3 | 2025-11-19 | 2025-12-17 | 28 | 35 | 49.2 | 140.6 | MURO | 48.733 | 3 | 140.571
24603 - FLORA - PARQUE CENTRAL LOS ROBLES | 748 | AU-5000 | Muros ej 4-7 / A-F y 9-7/6-2 P21 T3 | 2025-11-19 | 2025-12-17 | 28 | 35 | 48.2 | 137.7 | MURO | 48.733 | 3 | 137.714
24603 - FLORA - PARQUE CENTRAL LOS ROBLES | 745 | AU 5000 | Muros ejes 1 - 3 / G - L piso 21 torre 4 y 9 - 12 / G - L y 7 - 9 / A - F piso 21 torre 3 | 2025-11-18 | 2025-12-16 | 28 | 35 | 43.6 | 124.6 | MURO | 42.767 | 3 | 124.571
24603 - FLORA - PARQUE CENTRAL LOS ROBLES | 745 | AU 5000 | Muros ejes 1 - 3 / G - L piso 21 torre 4 y 9 - 12 / G - L y 7 - 9 / A - F piso 21 torre 3 | 2025-11-18 | 2025-12-16 | 28 | 35 | 42.2 | 120.6 | MURO | 42.767 | 3 | 120.571
24603 - FLORA - PARQUE CENTRAL LOS ROBLES | 745 | AU 5000 | Muros ejes 1 - 3 / G - L piso 21 torre 4 y 9 - 12 / G - L y 7 - 9 / A - F piso 21 torre 3 | 2025-11-18 | 2025-12-16 | 28 | 35 | 42.5 | 121.4 | MURO | 42.767 | 3 | 121.429
24603 - FLORA - PARQUE CENTRAL LOS ROBLES | 742 | AU 5000 | Muros eje 1 - 3 / A - F y 2 - 4 / G - L piso 21 torre 4 | 2025-11-15 | 2025-12-13 | 28 | 35 | 47.8 | 136.6 | MURO | 47.7 | 3 | 136.571
24603 - FLORA - PARQUE CENTRAL LOS ROBLES | 742 | AU 5000 | Muros eje 1 - 3 / A - F y 2 - 4 / G - L piso 21 torre 4 | 2025-11-15 | 2025-12-13 | 28 | 35 | 48.3 | 138 | MURO | 47.7 | 3 | 138
24603 - FLORA - PARQUE CENTRAL LOS ROBLES | 742 | AU 5000 | Muros eje 1 - 3 / A - F y 2 - 4 / G - L piso 21 torre 4 | 2025-11-15 | 2025-12-13 | 28 | 35 | 47 | 134.3 | MURO | 47.7 | 3 | 134.286
24603 - FLORA - PARQUE CENTRAL LOS ROBLES | 737 | AU 5000 | Muros Ejes 4-10 / G-L Piso 21 Torre 4 | 2025-11-14 | 2025-12-12 | 28 | 35 | 48.2 | 137.7 | MURO | 47.167 | 3 | 137.714
24603 - FLORA - PARQUE CENTRAL LOS ROBLES | 737 | AU 5000 | Muros Ejes 4-10 / G-L Piso 21 Torre 4 | 2025-11-14 | 2025-12-12 | 28 | 35 | 46.9 | 134 | MURO | 47.167 | 3 | 134
24603 - FLORA - PARQUE CENTRAL LOS ROBLES | 737 | AU 5000 | Muros Ejes 4-10 / G-L Piso 21 Torre 4 | 2025-11-14 | 2025-12-12 | 28 | 35 | 46.4 | 132.6 | MURO | 47.167 | 3 | 132.571
24603 - FLORA - PARQUE CENTRAL LOS ROBLES | 734 | No especificado | Escalera piso 16 - 17 T 3 | 2025-11-14 | 2025-12-12 | 28 | 35 | 54.5 | 155.7 |  | 54.1 | 3 | 155.714
24603 - FLORA - PARQUE CENTRAL LOS ROBLES | 734 | No especificado | Escalera piso 16 - 17 T 3 | 2025-11-14 | 2025-12-12 | 28 | 35 | 53.6 | 153.1 |  | 54.1 | 3 | 153.143
24603 - FLORA - PARQUE CENTRAL LOS ROBLES | 734 | No especificado | Escalera piso 16 - 17 T 3 | 2025-11-14 | 2025-12-12 | 28 | 35 | 54.2 | 154.9 |  | 54.1 | 3 | 154.857
24603 - FLORA - PARQUE CENTRAL LOS ROBLES | 732 | IN 5000 | Muros ejes 3 - 6 / A- F y 8 - 10 A- F piso 21 torre 4 | 2025-11-13 | 2025-12-11 | 28 | 35 | 45 | 128.6 | MURO | 45.067 | 3 | 128.571
24603 - FLORA - PARQUE CENTRAL LOS ROBLES | 732 | IN 5000 | Muros ejes 3 - 6 / A- F y 8 - 10 A- F piso 21 torre 4 | 2025-11-13 | 2025-12-11 | 28 | 35 | 45.5 | 130 | MURO | 45.067 | 3 | 130
24603 - FLORA - PARQUE CENTRAL LOS ROBLES | 732 | IN 5000 | Muros ejes 3 - 6 / A- F y 8 - 10 A- F piso 21 torre 4 | 2025-11-13 | 2025-12-11 | 28 | 35 | 44.7 | 127.7 | MURO | 45.067 | 3 | 127.714
24603 - FLORA - PARQUE CENTRAL LOS ROBLES | 727 | AU - 5000 | Muros ejes 1 - 3 / A - L piso 20 torre 3 y eje 6 - 7 / A - F piso 21 torre 4 | 2025-11-12 | 2025-12-10 | 28 | 35 | 48.5 | 138.6 | MURO | 47.767 | 3 | 138.571
24603 - FLORA - PARQUE CENTRAL LOS ROBLES | 727 | AU - 5000 | Muros ejes 1 - 3 / A - L piso 20 torre 3 y eje 6 - 7 / A - F piso 21 torre 4 | 2025-11-12 | 2025-12-10 | 28 | 35 | 47.1 | 134.6 | MURO | 47.767 | 3 | 134.571
24603 - FLORA - PARQUE CENTRAL LOS ROBLES | 727 | AU - 5000 | Muros ejes 1 - 3 / A - L piso 20 torre 3 y eje 6 - 7 / A - F piso 21 torre 4 | 2025-11-12 | 2025-12-10 | 28 | 35 | 47.7 | 136.3 | MURO | 47.767 | 3 | 136.286
24603 - FLORA - PARQUE CENTRAL LOS ROBLES | 724 | AU - 5000 | Muros ejes 4 - 9 / G - L | 2025-11-11 | 2025-12-09 | 28 | 35 | 53.5 | 152.9 | MURO | 53.433 | 3 | 152.857
24603 - FLORA - PARQUE CENTRAL LOS ROBLES | 724 | AU - 5000 | Muros ejes 4 - 9 / G - L | 2025-11-11 | 2025-12-09 | 28 | 35 | 54.2 | 154.9 | MURO | 53.433 | 3 | 154.857
24603 - FLORA - PARQUE CENTRAL LOS ROBLES | 724 | AU - 5000 | Muros ejes 4 - 9 / G - L | 2025-11-11 | 2025-12-09 | 28 | 35 | 52.6 | 150.3 | MURO | 53.433 | 3 | 150.286
24603 - FLORA - PARQUE CENTRAL LOS ROBLES | 719 | AU 5000 | Muros Ejes 4 - 9 / A - F piso 20 torre 3 | 2025-11-10 | 2025-12-08 | 28 | 35 | 39.2 | 112 | MURO | 38.633 | 3 | 112
24603 - FLORA - PARQUE CENTRAL LOS ROBLES | 719 | AU 5000 | Muros Ejes 4 - 9 / A - F piso 20 torre 3 | 2025-11-10 | 2025-12-08 | 28 | 35 | 38.2 | 109.1 | MURO | 38.633 | 3 | 109.143
24603 - FLORA - PARQUE CENTRAL LOS ROBLES | 719 | AU 5000 | Muros Ejes 4 - 9 / A - F piso 20 torre 3 | 2025-11-10 | 2025-12-08 | 28 | 35 | 38.5 | 110 | MURO | 38.633 | 3 | 110
24603 - FLORA - PARQUE CENTRAL LOS ROBLES | 718 | 5000 | Escalera piso 18 - 19 torre 4 | 2025-11-10 | 2025-12-08 | 28 | 35 | 43.4 | 124 |  | 43.4 | 3 | 124
24603 - FLORA - PARQUE CENTRAL LOS ROBLES | 718 | 5000 | Escalera piso 18 - 19 torre 4 | 2025-11-10 | 2025-12-08 | 28 | 35 | 44 | 125.7 |  | 43.4 | 3 | 125.714
24603 - FLORA - PARQUE CENTRAL LOS ROBLES | 718 | 5000 | Escalera piso 18 - 19 torre 4 | 2025-11-10 | 2025-12-08 | 28 | 35 | 42.8 | 122.3 |  | 43.4 | 3 | 122.286
24603 - FLORA - PARQUE CENTRAL LOS ROBLES | 707 | AU - 5000 | Muros ejes 9 - 12 / G - L piso 20 torre 3 y ejes 1 - 3 / G - L piso 20 torre 4 | 2025-11-05 | 2025-12-03 | 28 | 35 | 46.5 | 132.9 | MURO | 47.1 | 3 | 132.857
24603 - FLORA - PARQUE CENTRAL LOS ROBLES | 707 | AU - 5000 | Muros ejes 9 - 12 / G - L piso 20 torre 3 y ejes 1 - 3 / G - L piso 20 torre 4 | 2025-11-05 | 2025-12-03 | 28 | 35 | 48.1 | 137.4 | MURO | 47.1 | 3 | 137.429
24603 - FLORA - PARQUE CENTRAL LOS ROBLES | 707 | AU - 5000 | Muros ejes 9 - 12 / G - L piso 20 torre 3 y ejes 1 - 3 / G - L piso 20 torre 4 | 2025-11-05 | 2025-12-03 | 28 | 35 | 46.7 | 133.4 | MURO | 47.1 | 3 | 133.429
24603 - FLORA - PARQUE CENTRAL LOS ROBLES | 703 | AU 5000 | Muros ejes 1 - 3 / A - F piso 20 torre 4 y ejes 9 - 12 / A - F piso 20 torre 3 | 2025-11-04 | 2025-12-02 | 28 | 35 | 48.8 | 139.4 | MURO | 48.767 | 3 | 139.429
24603 - FLORA - PARQUE CENTRAL LOS ROBLES | 703 | AU 5000 | Muros ejes 1 - 3 / A - F piso 20 torre 4 y ejes 9 - 12 / A - F piso 20 torre 3 | 2025-11-04 | 2025-12-02 | 28 | 35 | 48.5 | 138.6 | MURO | 48.767 | 3 | 138.571
24603 - FLORA - PARQUE CENTRAL LOS ROBLES | 703 | AU 5000 | Muros ejes 1 - 3 / A - F piso 20 torre 4 y ejes 9 - 12 / A - F piso 20 torre 3 | 2025-11-04 | 2025-12-02 | 28 | 35 | 49 | 140 | MURO | 48.767 | 3 | 140
24603 - FLORA - PARQUE CENTRAL LOS ROBLES | 701 | AU 5000 | Muros ejes 5 - 10 / G - L y 2 - 4 / E - F piso 20 torre 4 | 2025-11-01 | 2025-11-29 | 28 | 35 | 45 | 128.6 | MURO | 44.3 | 3 | 128.571
24603 - FLORA - PARQUE CENTRAL LOS ROBLES | 701 | AU 5000 | Muros ejes 5 - 10 / G - L y 2 - 4 / E - F piso 20 torre 4 | 2025-11-01 | 2025-11-29 | 28 | 35 | 43.8 | 125.1 | MURO | 44.3 | 3 | 125.143
24603 - FLORA - PARQUE CENTRAL LOS ROBLES | 701 | AU 5000 | Muros ejes 5 - 10 / G - L y 2 - 4 / E - F piso 20 torre 4 | 2025-11-01 | 2025-11-29 | 28 | 35 | 44.1 | 126 | MURO | 44.3 | 3 | 126
24603 - FLORA - PARQUE CENTRAL LOS ROBLES | 696 | No especificado | Muros ejes 3 - 10 / A - F piso 20 torre 4 | 2025-10-31 | 2025-11-28 | 28 | 35 | 48.2 | 137.7 | MURO | 48.433 | 3 | 137.714
24603 - FLORA - PARQUE CENTRAL LOS ROBLES | 696 | No especificado | Muros ejes 3 - 10 / A - F piso 20 torre 4 | 2025-10-31 | 2025-11-28 | 28 | 35 | 48.8 | 139.4 | MURO | 48.433 | 3 | 139.429
24603 - FLORA - PARQUE CENTRAL LOS ROBLES | 696 | No especificado | Muros ejes 3 - 10 / A - F piso 20 torre 4 | 2025-10-31 | 2025-11-28 | 28 | 35 | 48.3 | 138 | MURO | 48.433 | 3 | 138
24603 - FLORA - PARQUE CENTRAL LOS ROBLES | 695 | AU-5000 | Muros ejes 1 - 8 / G - L piso 19 torre 3 | 2025-10-30 | 2025-11-27 | 28 | 35 | 41.2 | 117.7 | MURO | 41.267 | 3 | 117.714
24603 - FLORA - PARQUE CENTRAL LOS ROBLES | 695 | AU-5000 | Muros ejes 1 - 8 / G - L piso 19 torre 3 | 2025-10-30 | 2025-11-27 | 28 | 35 | 41.2 | 117.7 | MURO | 41.267 | 3 | 117.714
24603 - FLORA - PARQUE CENTRAL LOS ROBLES | 695 | AU-5000 | Muros ejes 1 - 8 / G - L piso 19 torre 3 | 2025-10-30 | 2025-11-27 | 28 | 35 | 41.4 | 118.3 | MURO | 41.267 | 3 | 118.286
24603 - FLORA - PARQUE CENTRAL LOS ROBLES | 692 | No especificado | Escalera piso 17 - 18 T4 | 2025-10-30 | 2025-11-27 | 28 | 35 | 42.8 | 122.3 |  | 42.633 | 3 | 122.286
24603 - FLORA - PARQUE CENTRAL LOS ROBLES | 692 | No especificado | Escalera piso 17 - 18 T4 | 2025-10-30 | 2025-11-27 | 28 | 35 | 43.3 | 123.7 |  | 42.633 | 3 | 123.714
24603 - FLORA - PARQUE CENTRAL LOS ROBLES | 692 | No especificado | Escalera piso 17 - 18 T4 | 2025-10-30 | 2025-11-27 | 28 | 35 | 41.8 | 119.4 |  | 42.633 | 3 | 119.429
24603 - FLORA - PARQUE CENTRAL LOS ROBLES | 690 | AU - 5000 | Muros ejes 1 - 7 / A - F y 8 - 9 G - L piso 19 torre 3 | 2025-10-29 | 2025-11-26 | 28 | 35 | 42 | 120 | MURO | 41.233 | 3 | 120
24603 - FLORA - PARQUE CENTRAL LOS ROBLES | 690 | AU - 5000 | Muros ejes 1 - 7 / A - F y 8 - 9 G - L piso 19 torre 3 | 2025-10-29 | 2025-11-26 | 28 | 35 | 40.1 | 114.6 | MURO | 41.233 | 3 | 114.571
24603 - FLORA - PARQUE CENTRAL LOS ROBLES | 690 | AU - 5000 | Muros ejes 1 - 7 / A - F y 8 - 9 G - L piso 19 torre 3 | 2025-10-29 | 2025-11-26 | 28 | 35 | 41.6 | 118.9 | MURO | 41.233 | 3 | 118.857
24603 - FLORA - PARQUE CENTRAL LOS ROBLES | 688 | AU - 5000 | Muros ejes 9 - 12 / G - L y 7 - 8 / A - F piso 19 torre 3 y eje 1 - 3 / G - L piso 19 torre 4 | 2025-10-28 | 2025-11-25 | 28 | 35 | 52.4 | 149.7 | MURO | 52.433 | 3 | 149.714
24603 - FLORA - PARQUE CENTRAL LOS ROBLES | 688 | AU - 5000 | Muros ejes 9 - 12 / G - L y 7 - 8 / A - F piso 19 torre 3 y eje 1 - 3 / G - L piso 19 torre 4 | 2025-10-28 | 2025-11-25 | 28 | 35 | 52.1 | 148.9 | MURO | 52.433 | 3 | 148.857
24603 - FLORA - PARQUE CENTRAL LOS ROBLES | 688 | AU - 5000 | Muros ejes 9 - 12 / G - L y 7 - 8 / A - F piso 19 torre 3 y eje 1 - 3 / G - L piso 19 torre 4 | 2025-10-28 | 2025-11-25 | 28 | 35 | 52.8 | 150.9 | MURO | 52.433 | 3 | 150.857
24603 - FLORA - PARQUE CENTRAL LOS ROBLES | 684 | No especificado | Muros ejes 1-3 /A-F piso 19 torre 4 | 2025-10-27 | 2025-11-24 | 28 | 35 | 50 | 142.9 | MURO | 50.3 | 3 | 142.857
24603 - FLORA - PARQUE CENTRAL LOS ROBLES | 684 | No especificado | Muros ejes 1-3 /A-F piso 19 torre 4 | 2025-10-27 | 2025-11-24 | 28 | 35 | 51.3 | 146.6 | MURO | 50.3 | 3 | 146.571
24603 - FLORA - PARQUE CENTRAL LOS ROBLES | 684 | No especificado | Muros ejes 1-3 /A-F piso 19 torre 4 | 2025-10-27 | 2025-11-24 | 28 | 35 | 49.6 | 141.7 | MURO | 50.3 | 3 | 141.714
24603 - FLORA - PARQUE CENTRAL LOS ROBLES | 683 | No especificado | Placa eje 1-8/G-L piso 19 torre 3 | 2025-10-27 | 2025-11-24 | 28 | 35 | 55.7 | 159.1 | PLACA | 55.567 | 3 | 159.143
24603 - FLORA - PARQUE CENTRAL LOS ROBLES | 683 | No especificado | Placa eje 1-8/G-L piso 19 torre 3 | 2025-10-27 | 2025-11-24 | 28 | 35 | 56.2 | 160.6 | PLACA | 55.567 | 3 | 160.571
24603 - FLORA - PARQUE CENTRAL LOS ROBLES | 683 | No especificado | Placa eje 1-8/G-L piso 19 torre 3 | 2025-10-27 | 2025-11-24 | 28 | 35 | 54.8 | 156.6 | PLACA | 55.567 | 3 | 156.571
24603 - FLORA - PARQUE CENTRAL LOS ROBLES | 679 | No especificado | Muro eje 3-10/ G-L piso 19 torre 4 | 2025-10-25 | 2025-11-22 | 28 | 35 | 59.4 | 169.7 | MURO | 59.7 | 3 | 169.714
24603 - FLORA - PARQUE CENTRAL LOS ROBLES | 679 | No especificado | Muro eje 3-10/ G-L piso 19 torre 4 | 2025-10-25 | 2025-11-22 | 28 | 35 | 60.2 | 172 | MURO | 59.7 | 3 | 172
24603 - FLORA - PARQUE CENTRAL LOS ROBLES | 679 | No especificado | Muro eje 3-10/ G-L piso 19 torre 4 | 2025-10-25 | 2025-11-22 | 28 | 35 | 59.5 | 170 | MURO | 59.7 | 3 | 170
24603 - FLORA - PARQUE CENTRAL LOS ROBLES | 678 | No especificado | Placa ejes 1-8 /A-F piso 19 torre 3 | 2025-10-25 | 2025-11-22 | 28 | 35 | 44.3 | 126.6 | PLACA | 43.5 | 3 | 126.571
24603 - FLORA - PARQUE CENTRAL LOS ROBLES | 678 | No especificado | Placa ejes 1-8 /A-F piso 19 torre 3 | 2025-10-25 | 2025-11-22 | 28 | 35 | 43.1 | 123.1 | PLACA | 43.5 | 3 | 123.143
24603 - FLORA - PARQUE CENTRAL LOS ROBLES | 678 | No especificado | Placa ejes 1-8 /A-F piso 19 torre 3 | 2025-10-25 | 2025-11-22 | 28 | 35 | 43.1 | 123.1 | PLACA | 43.5 | 3 | 123.143
24603 - FLORA - PARQUE CENTRAL LOS ROBLES | 676 | No especificado | Muros ejes 3-10/A-F piso 19 torre 4 | 2025-10-24 | 2025-11-21 | 28 | 35 | 53.3 | 152.3 | MURO | 52.433 | 3 | 152.286
24603 - FLORA - PARQUE CENTRAL LOS ROBLES | 676 | No especificado | Muros ejes 3-10/A-F piso 19 torre 4 | 2025-10-24 | 2025-11-21 | 28 | 35 | 51.7 | 147.7 | MURO | 52.433 | 3 | 147.714
24603 - FLORA - PARQUE CENTRAL LOS ROBLES | 676 | No especificado | Muros ejes 3-10/A-F piso 19 torre 4 | 2025-10-24 | 2025-11-21 | 28 | 35 | 52.3 | 149.4 | MURO | 52.433 | 3 | 149.429
24603 - FLORA - PARQUE CENTRAL LOS ROBLES | 675 | No especificado | Placa ejes 8-12/G-L Piso 19 torre 3 | 2025-10-24 | 2025-11-21 | 28 | 35 | 48.5 | 138.6 | PLACA | 48.3 | 3 | 138.571
24603 - FLORA - PARQUE CENTRAL LOS ROBLES | 675 | No especificado | Placa ejes 8-12/G-L Piso 19 torre 3 | 2025-10-24 | 2025-11-21 | 28 | 35 | 48.9 | 139.7 | PLACA | 48.3 | 3 | 139.714
24603 - FLORA - PARQUE CENTRAL LOS ROBLES | 675 | No especificado | Placa ejes 8-12/G-L Piso 19 torre 3 | 2025-10-24 | 2025-11-21 | 28 | 35 | 47.5 | 135.7 | PLACA | 48.3 | 3 | 135.714
24603 - FLORA - PARQUE CENTRAL LOS ROBLES | 672 | No especificado | Placa ejes 8-127A-F piso 19 torre 4 y escalera piso 16-17 | 2025-10-23 | 2025-11-20 | 28 | 35 | 58.7 | 167.7 | PLACA | 58.667 | 3 | 167.714
24603 - FLORA - PARQUE CENTRAL LOS ROBLES | 672 | No especificado | Placa ejes 8-127A-F piso 19 torre 4 y escalera piso 16-17 | 2025-10-23 | 2025-11-20 | 28 | 35 | 58.4 | 166.9 | PLACA | 58.667 | 3 | 166.857
24603 - FLORA - PARQUE CENTRAL LOS ROBLES | 672 | No especificado | Placa ejes 8-127A-F piso 19 torre 4 y escalera piso 16-17 | 2025-10-23 | 2025-11-20 | 28 | 35 | 58.9 | 168.3 | PLACA | 58.667 | 3 | 168.286
24603 - FLORA - PARQUE CENTRAL LOS ROBLES | 669 | No especificado | Placa ejes 3 - 10 / A - L piso 18 torre 4 | 2025-10-22 | 2025-11-19 | 28 | 35 | 49.2 | 140.6 | PLACA | 49 | 3 | 140.571
24603 - FLORA - PARQUE CENTRAL LOS ROBLES | 669 | No especificado | Placa ejes 3 - 10 / A - L piso 18 torre 4 | 2025-10-22 | 2025-11-19 | 28 | 35 | 48.8 | 139.4 | PLACA | 49 | 3 | 139.429
24603 - FLORA - PARQUE CENTRAL LOS ROBLES | 669 | No especificado | Placa ejes 3 - 10 / A - L piso 18 torre 4 | 2025-10-22 | 2025-11-19 | 28 | 35 | 49 | 140 | PLACA | 49 | 3 | 140
24603 - FLORA - PARQUE CENTRAL LOS ROBLES | 664 | No especificado | Placa ejes 3-10 / A-F piso 19 torre 4 | 2025-10-21 | 2025-11-18 | 28 | 35 | 48.7 | 139.1 | PLACA | 49.067 | 3 | 139.143
24603 - FLORA - PARQUE CENTRAL LOS ROBLES | 664 | No especificado | Placa ejes 3-10 / A-F piso 19 torre 4 | 2025-10-21 | 2025-11-18 | 28 | 35 | 49.4 | 141.1 | PLACA | 49.067 | 3 | 141.143
24603 - FLORA - PARQUE CENTRAL LOS ROBLES | 664 | No especificado | Placa ejes 3-10 / A-F piso 19 torre 4 | 2025-10-21 | 2025-11-18 | 28 | 35 | 49.1 | 140.3 | PLACA | 49.067 | 3 | 140.286
24603 - FLORA - PARQUE CENTRAL LOS ROBLES | 660 | No especificado | Placa ejes 1-8 / G-L piso 18 torre 3 | 2025-10-20 | 2025-11-17 | 28 | 35 | 47.2 | 134.9 | PLACA | 47.233 | 3 | 134.857
24603 - FLORA - PARQUE CENTRAL LOS ROBLES | 660 | No especificado | Placa ejes 1-8 / G-L piso 18 torre 3 | 2025-10-20 | 2025-11-17 | 28 | 35 | 47.9 | 136.9 | PLACA | 47.233 | 3 | 136.857
24603 - FLORA - PARQUE CENTRAL LOS ROBLES | 660 | No especificado | Placa ejes 1-8 / G-L piso 18 torre 3 | 2025-10-20 | 2025-11-17 | 28 | 35 | 46.6 | 133.1 | PLACA | 47.233 | 3 | 133.143
24603 - FLORA - PARQUE CENTRAL LOS ROBLES | 658 | No especificado | Escalera piso 14-15 torre 3 | 2025-10-20 | 2025-11-17 | 28 | 35 | 61.1 | 174.6 |  | 60.6 | 3 | 174.571
24603 - FLORA - PARQUE CENTRAL LOS ROBLES | 658 | No especificado | Escalera piso 14-15 torre 3 | 2025-10-20 | 2025-11-17 | 28 | 35 | 61.3 | 175.1 |  | 60.6 | 3 | 175.143
24603 - FLORA - PARQUE CENTRAL LOS ROBLES | 658 | No especificado | Escalera piso 14-15 torre 3 | 2025-10-20 | 2025-11-17 | 28 | 35 | 59.4 | 169.7 |  | 60.6 | 3 | 169.714
24603 - FLORA - PARQUE CENTRAL LOS ROBLES | 653 | No Especificado | Placa ejes 1 - 8 / A - H piso 18 torre 3 | 2025-10-18 | 2025-11-15 | 28 | 35 | 54.3 | 155.1 | PLACA | 53.467 | 3 | 155.143
24603 - FLORA - PARQUE CENTRAL LOS ROBLES | 653 | No Especificado | Placa ejes 1 - 8 / A - H piso 18 torre 3 | 2025-10-18 | 2025-11-15 | 28 | 35 | 52.9 | 151.1 | PLACA | 53.467 | 3 | 151.143
24603 - FLORA - PARQUE CENTRAL LOS ROBLES | 653 | No Especificado | Placa ejes 1 - 8 / A - H piso 18 torre 3 | 2025-10-18 | 2025-11-15 | 28 | 35 | 53.2 | 152 | PLACA | 53.467 | 3 | 152
24603 - FLORA - PARQUE CENTRAL LOS ROBLES | 651 | No Especificado | Placa ejes 1 - 3 / A - F piso 18 torre 4 y 8 - 12 / A - G piso 18 torre 3 | 2025-10-17 | 2025-11-14 | 28 | 35 | 50.6 | 144.6 | PLACA | 49.867 | 3 | 144.571
24603 - FLORA - PARQUE CENTRAL LOS ROBLES | 651 | No Especificado | Placa ejes 1 - 3 / A - F piso 18 torre 4 y 8 - 12 / A - G piso 18 torre 3 | 2025-10-17 | 2025-11-14 | 28 | 35 | 49.3 | 140.9 | PLACA | 49.867 | 3 | 140.857
24603 - FLORA - PARQUE CENTRAL LOS ROBLES | 651 | No Especificado | Placa ejes 1 - 3 / A - F piso 18 torre 4 y 8 - 12 / A - G piso 18 torre 3 | 2025-10-17 | 2025-11-14 | 28 | 35 | 49.7 | 142 | PLACA | 49.867 | 3 | 142
24603 - FLORA - PARQUE CENTRAL LOS ROBLES | 648 | No especificado | Placa ejes A - G / 1 - 3 piso 18 T4 y A - G / 8 - 12 piso 18 torre 3 | 2025-10-16 | 2025-11-13 | 28 | 35 | 51.8 | 148 | PLACA | 51.8 | 3 | 148
24603 - FLORA - PARQUE CENTRAL LOS ROBLES | 648 | No especificado | Placa ejes A - G / 1 - 3 piso 18 T4 y A - G / 8 - 12 piso 18 torre 3 | 2025-10-16 | 2025-11-13 | 28 | 35 | 51.5 | 147.1 | PLACA | 51.8 | 3 | 147.143
24603 - FLORA - PARQUE CENTRAL LOS ROBLES | 648 | No especificado | Placa ejes A - G / 1 - 3 piso 18 T4 y A - G / 8 - 12 piso 18 torre 3 | 2025-10-16 | 2025-11-13 | 28 | 35 | 52.1 | 148.9 | PLACA | 51.8 | 3 | 148.857
24603 - FLORA - PARQUE CENTRAL LOS ROBLES | 644 | No especificado | Placa ejes G - L / 10 - 4 piso 18 torre 4 | 2025-10-15 | 2025-11-12 | 28 | 35 | 47.3 | 135.1 | PLACA | 47.7 | 3 | 135.143
24603 - FLORA - PARQUE CENTRAL LOS ROBLES | 644 | No especificado | Placa ejes G - L / 10 - 4 piso 18 torre 4 | 2025-10-15 | 2025-11-12 | 28 | 35 | 47.8 | 136.6 | PLACA | 47.7 | 3 | 136.571
24603 - FLORA - PARQUE CENTRAL LOS ROBLES | 644 | No especificado | Placa ejes G - L / 10 - 4 piso 18 torre 4 | 2025-10-15 | 2025-11-12 | 28 | 35 | 48 | 137.1 | PLACA | 47.7 | 3 | 137.143
24603 - FLORA - PARQUE CENTRAL LOS ROBLES | 641 | No especificado | Escalera piso 15 - 16 | 2025-10-15 | 2025-11-12 | 28 | 35 | 41.8 | 119.4 |  | 42.067 | 3 | 119.429
24603 - FLORA - PARQUE CENTRAL LOS ROBLES | 641 | No especificado | Escalera piso 15 - 16 | 2025-10-15 | 2025-11-12 | 28 | 35 | 43 | 122.9 |  | 42.067 | 3 | 122.857
24603 - FLORA - PARQUE CENTRAL LOS ROBLES | 641 | No especificado | Escalera piso 15 - 16 | 2025-10-15 | 2025-11-12 | 28 | 35 | 41.4 | 118.3 |  | 42.067 | 3 | 118.286
24603 - FLORA - PARQUE CENTRAL LOS ROBLES | 639 | No especificado | Placa ejes 3-10 / A-F piso 18 torre 4 | 2025-10-14 | 2025-11-11 | 28 | 35 | 46.3 | 132.3 | PLACA | 45.967 | 3 | 132.286
24603 - FLORA - PARQUE CENTRAL LOS ROBLES | 639 | No especificado | Placa ejes 3-10 / A-F piso 18 torre 4 | 2025-10-14 | 2025-11-11 | 28 | 35 | 45 | 128.6 | PLACA | 45.967 | 3 | 128.571
24603 - FLORA - PARQUE CENTRAL LOS ROBLES | 639 | No especificado | Placa ejes 3-10 / A-F piso 18 torre 4 | 2025-10-14 | 2025-11-11 | 28 | 35 | 46.6 | 133.1 | PLACA | 45.967 | 3 | 133.143
24603 - FLORA - PARQUE CENTRAL LOS ROBLES | 632 | No especificado | Placa ejes 1 - 8 / G - L piso 17 torre 3 y escalera piso 13 - 14 | 2025-10-09 | 2025-11-06 | 28 | 35 | 44.1 | 126 | PLACA | 44.367 | 3 | 126
24603 - FLORA - PARQUE CENTRAL LOS ROBLES | 632 | No especificado | Placa ejes 1 - 8 / G - L piso 17 torre 3 y escalera piso 13 - 14 | 2025-10-09 | 2025-11-06 | 28 | 35 | 44.6 | 127.4 | PLACA | 44.367 | 3 | 127.429
24603 - FLORA - PARQUE CENTRAL LOS ROBLES | 632 | No especificado | Placa ejes 1 - 8 / G - L piso 17 torre 3 y escalera piso 13 - 14 | 2025-10-09 | 2025-11-06 | 28 | 35 | 44.4 | 126.9 | PLACA | 44.367 | 3 | 126.857
24603 - FLORA - PARQUE CENTRAL LOS ROBLES | 630 | No especificado | Placa ejes 1 - 8 / A - F piso 17 torre 3 | 2025-10-08 | 2025-11-05 | 28 | 35 | 45.3 | 129.4 | PLACA | 45.167 | 3 | 129.429
24603 - FLORA - PARQUE CENTRAL LOS ROBLES | 630 | No especificado | Placa ejes 1 - 8 / A - F piso 17 torre 3 | 2025-10-08 | 2025-11-05 | 28 | 35 | 44.9 | 128.3 | PLACA | 45.167 | 3 | 128.286
24603 - FLORA - PARQUE CENTRAL LOS ROBLES | 630 | No especificado | Placa ejes 1 - 8 / A - F piso 17 torre 3 | 2025-10-08 | 2025-11-05 | 28 | 35 | 45.3 | 129.4 | PLACA | 45.167 | 3 | 129.429
24603 - FLORA - PARQUE CENTRAL LOS ROBLES | 626 |  | Placa ejes 8 - 12 / G - L piso 17 torre 3 y 1 - 3 / G - L piso 17 torre 4 | 2025-10-07 | 2025-11-04 | 28 | 35 | 56.6 | 161.7 | PLACA | 56.767 | 3 | 161.714
24603 - FLORA - PARQUE CENTRAL LOS ROBLES | 626 |  | Placa ejes 8 - 12 / G - L piso 17 torre 3 y 1 - 3 / G - L piso 17 torre 4 | 2025-10-07 | 2025-11-04 | 28 | 35 | 57.5 | 164.3 | PLACA | 56.767 | 3 | 164.286
24603 - FLORA - PARQUE CENTRAL LOS ROBLES | 626 |  | Placa ejes 8 - 12 / G - L piso 17 torre 3 y 1 - 3 / G - L piso 17 torre 4 | 2025-10-07 | 2025-11-04 | 28 | 35 | 56.2 | 160.6 | PLACA | 56.767 | 3 | 160.571
24603 - FLORA - PARQUE CENTRAL LOS ROBLES | 622 |  | Placa ejes 8 - 12 / A - F piso 17 torre 3 y ejes 1 - 3 / A - F piso 17 torre 4 | 2025-10-06 | 2025-11-03 | 28 | 35 | 50.8 | 145.1 | PLACA | 50.767 | 3 | 145.143
24603 - FLORA - PARQUE CENTRAL LOS ROBLES | 622 |  | Placa ejes 8 - 12 / A - F piso 17 torre 3 y ejes 1 - 3 / A - F piso 17 torre 4 | 2025-10-06 | 2025-11-03 | 28 | 35 | 51.5 | 147.1 | PLACA | 50.767 | 3 | 147.143
24603 - FLORA - PARQUE CENTRAL LOS ROBLES | 622 |  | Placa ejes 8 - 12 / A - F piso 17 torre 3 y ejes 1 - 3 / A - F piso 17 torre 4 | 2025-10-06 | 2025-11-03 | 28 | 35 | 50 | 142.9 | PLACA | 50.767 | 3 | 142.857
24603 - FLORA - PARQUE CENTRAL LOS ROBLES | 612 | No especificado | Placa ejes 1 - 8 / G - L piso 16 torre 3 | 2025-10-02 | 2025-10-30 | 28 | 35 | 48 | 137.1 | PLACA | 48.367 | 3 | 137.143
24603 - FLORA - PARQUE CENTRAL LOS ROBLES | 612 | No especificado | Placa ejes 1 - 8 / G - L piso 16 torre 3 | 2025-10-02 | 2025-10-30 | 28 | 35 | 48.7 | 139.1 | PLACA | 48.367 | 3 | 139.143
24603 - FLORA - PARQUE CENTRAL LOS ROBLES | 612 | No especificado | Placa ejes 1 - 8 / G - L piso 16 torre 3 | 2025-10-02 | 2025-10-30 | 28 | 35 | 48.4 | 138.3 | PLACA | 48.367 | 3 | 138.286
24603 - FLORA - PARQUE CENTRAL LOS ROBLES | 610 | No especificado | Placa eje 1 - 8 / A - F piso 16 torre 3 y escalera piso 13 - 14 | 2025-10-01 | 2025-10-29 | 28 | 35 | 47 | 134.3 | PLACA | 47.033 | 3 | 134.286
24603 - FLORA - PARQUE CENTRAL LOS ROBLES | 610 | No especificado | Placa eje 1 - 8 / A - F piso 16 torre 3 y escalera piso 13 - 14 | 2025-10-01 | 2025-10-29 | 28 | 35 | 47.7 | 136.3 | PLACA | 47.033 | 3 | 136.286
24603 - FLORA - PARQUE CENTRAL LOS ROBLES | 610 | No especificado | Placa eje 1 - 8 / A - F piso 16 torre 3 y escalera piso 13 - 14 | 2025-10-01 | 2025-10-29 | 28 | 35 | 46.4 | 132.6 | PLACA | 47.033 | 3 | 132.571
24603 - FLORA - PARQUE CENTRAL LOS ROBLES | 608 | No especificado | Placa eje 1 - 3 / A - F piso 16 torre 4 y 8 - 12 / A - F piso 16 torre 3 | 2025-09-30 | 2025-10-28 | 28 | 35 | 50.5 | 144.3 | PLACA | 50.5 | 3 | 144.286
24603 - FLORA - PARQUE CENTRAL LOS ROBLES | 608 | No especificado | Placa eje 1 - 3 / A - F piso 16 torre 4 y 8 - 12 / A - F piso 16 torre 3 | 2025-09-30 | 2025-10-28 | 28 | 35 | 50.1 | 143.1 | PLACA | 50.5 | 3 | 143.143
24603 - FLORA - PARQUE CENTRAL LOS ROBLES | 608 | No especificado | Placa eje 1 - 3 / A - F piso 16 torre 4 y 8 - 12 / A - F piso 16 torre 3 | 2025-09-30 | 2025-10-28 | 28 | 35 | 50.9 | 145.4 | PLACA | 50.5 | 3 | 145.429
24603 - FLORA - PARQUE CENTRAL LOS ROBLES | 605 | No especificado | Placa ejes 1-3 / A-F piso 16 torre 4 y eje 8-12 / A-F piso 16 torre 3 | 2025-09-29 | 2025-10-27 | 28 | 35 | 52.4 | 149.7 | PLACA | 51.367 | 3 | 149.714
24603 - FLORA - PARQUE CENTRAL LOS ROBLES | 605 | No especificado | Placa ejes 1-3 / A-F piso 16 torre 4 y eje 8-12 / A-F piso 16 torre 3 | 2025-09-29 | 2025-10-27 | 28 | 35 | 51.2 | 146.3 | PLACA | 51.367 | 3 | 146.286
24603 - FLORA - PARQUE CENTRAL LOS ROBLES | 605 | No especificado | Placa ejes 1-3 / A-F piso 16 torre 4 y eje 8-12 / A-F piso 16 torre 3 | 2025-09-29 | 2025-10-27 | 28 | 35 | 50.5 | 144.3 | PLACA | 51.367 | 3 | 144.286
24603 - FLORA - PARQUE CENTRAL LOS ROBLES | 604 | No especificado | Placa ejes 3-10 / G-L piso 16 torre 4 | 2025-09-27 | 2025-10-25 | 28 | 35 | 44.4 | 126.9 | PLACA | 44.267 | 3 | 126.857
24603 - FLORA - PARQUE CENTRAL LOS ROBLES | 604 | No especificado | Placa ejes 3-10 / G-L piso 16 torre 4 | 2025-09-27 | 2025-10-25 | 28 | 35 | 44.9 | 128.3 | PLACA | 44.267 | 3 | 128.286
24603 - FLORA - PARQUE CENTRAL LOS ROBLES | 604 | No especificado | Placa ejes 3-10 / G-L piso 16 torre 4 | 2025-09-27 | 2025-10-25 | 28 | 35 | 43.5 | 124.3 | PLACA | 44.267 | 3 | 124.286
24603 - FLORA - PARQUE CENTRAL LOS ROBLES | 601 | No especificado | Placa ejes 3-10 / A-F piso 16 torre 4 | 2025-09-26 | 2025-10-24 | 28 | 35 | 47.7 | 136.3 | PLACA | 47.4 | 3 | 136.286
24603 - FLORA - PARQUE CENTRAL LOS ROBLES | 601 | No especificado | Placa ejes 3-10 / A-F piso 16 torre 4 | 2025-09-26 | 2025-10-24 | 28 | 35 | 46.4 | 132.6 | PLACA | 47.4 | 3 | 132.571
24603 - FLORA - PARQUE CENTRAL LOS ROBLES | 601 | No especificado | Placa ejes 3-10 / A-F piso 16 torre 4 | 2025-09-26 | 2025-10-24 | 28 | 35 | 48.1 | 137.4 | PLACA | 47.4 | 3 | 137.429
24603 - FLORA - PARQUE CENTRAL LOS ROBLES | 596 | No especificado | Placa eje 1-8 / F-L piso 15 torre 3 | 2025-09-25 | 2025-10-23 | 28 | 35 | 51.3 | 146.6 | PLACA | 51.433 | 3 | 146.571
24603 - FLORA - PARQUE CENTRAL LOS ROBLES | 596 | No especificado | Placa eje 1-8 / F-L piso 15 torre 3 | 2025-09-25 | 2025-10-23 | 28 | 35 | 51.1 | 146 | PLACA | 51.433 | 3 | 146
24603 - FLORA - PARQUE CENTRAL LOS ROBLES | 596 | No especificado | Placa eje 1-8 / F-L piso 15 torre 3 | 2025-09-25 | 2025-10-23 | 28 | 35 | 51.9 | 148.3 | PLACA | 51.433 | 3 | 148.286
24603 - FLORA - PARQUE CENTRAL LOS ROBLES | 619 | 5000 | Placa ejes 3-10/G-L piso 17 torre 4 | 2025-10-04 | 2025-11-01 | 28 | 35 | 43.1 | 123.1 | PLACA | 43.433 | 3 | 123.143
24603 - FLORA - PARQUE CENTRAL LOS ROBLES | 619 | 5000 | Placa ejes 3-10/G-L piso 17 torre 4 | 2025-10-04 | 2025-11-01 | 28 | 35 | 43.6 | 124.6 | PLACA | 43.433 | 3 | 124.571
24603 - FLORA - PARQUE CENTRAL LOS ROBLES | 619 | 5000 | Placa ejes 3-10/G-L piso 17 torre 4 | 2025-10-04 | 2025-11-01 | 28 | 35 | 43.6 | 124.6 | PLACA | 43.433 | 3 | 124.571
24603 - FLORA - PARQUE CENTRAL LOS ROBLES | 618 | 5000 | Escalera piso 14-15 | 2025-10-04 | 2025-11-01 | 28 | 35 | 47.5 | 135.7 |  | 47.5 | 3 | 135.714
24603 - FLORA - PARQUE CENTRAL LOS ROBLES | 618 | 5000 | Escalera piso 14-15 | 2025-10-04 | 2025-11-01 | 28 | 35 | 47.2 | 134.9 |  | 47.5 | 3 | 134.857
24603 - FLORA - PARQUE CENTRAL LOS ROBLES | 618 | 5000 | Escalera piso 14-15 | 2025-10-04 | 2025-11-01 | 28 | 35 | 47.8 | 136.6 |  | 47.5 | 3 | 136.571
24603 - FLORA - PARQUE CENTRAL LOS ROBLES | 616 | 5000 | Placa eje 3-10/A-F piso 17 torre 4 | 2025-10-03 | 2025-10-31 | 28 | 35 | 53.2 | 152 | PLACA | 52.8 | 3 | 152
24603 - FLORA - PARQUE CENTRAL LOS ROBLES | 616 | 5000 | Placa eje 3-10/A-F piso 17 torre 4 | 2025-10-03 | 2025-10-31 | 28 | 35 | 53 | 151.4 | PLACA | 52.8 | 3 | 151.429
24603 - FLORA - PARQUE CENTRAL LOS ROBLES | 616 | 5000 | Placa eje 3-10/A-F piso 17 torre 4 | 2025-10-03 | 2025-10-31 | 28 | 35 | 52.2 | 149.1 | PLACA | 52.8 | 3 | 149.143
24603 - FLORA - PARQUE CENTRAL LOS ROBLES | 593 | No específicado | Placa ejes 1 - 8 / A - O piso 15 torre 3 | 2025-09-24 | 2025-10-22 | 28 | 35 | 49.3 | 140.9 | PLACA | 48.567 | 3 | 140.857
24603 - FLORA - PARQUE CENTRAL LOS ROBLES | 593 | No específicado | Placa ejes 1 - 8 / A - O piso 15 torre 3 | 2025-09-24 | 2025-10-22 | 28 | 35 | 48 | 137.1 | PLACA | 48.567 | 3 | 137.143
24603 - FLORA - PARQUE CENTRAL LOS ROBLES | 593 | No específicado | Placa ejes 1 - 8 / A - O piso 15 torre 3 | 2025-09-24 | 2025-10-22 | 28 | 35 | 48.4 | 138.3 | PLACA | 48.567 | 3 | 138.286
24603 - FLORA - PARQUE CENTRAL LOS ROBLES | 591 | No especificado | Placa eje 1 - 3 / G - L piso 15 torre 4 y ejes 8 - 12 / G - F piso 15 torre 3 y escalera piso 12 - 13 torre 4 | 2025-09-23 | 2025-10-21 | 28 | 35 | 43.3 | 123.7 | PLACA | 43.433 | 3 | 123.714
24603 - FLORA - PARQUE CENTRAL LOS ROBLES | 591 | No especificado | Placa eje 1 - 3 / G - L piso 15 torre 4 y ejes 8 - 12 / G - F piso 15 torre 3 y escalera piso 12 - 13 torre 4 | 2025-09-23 | 2025-10-21 | 28 | 35 | 43.7 | 124.9 | PLACA | 43.433 | 3 | 124.857
24603 - FLORA - PARQUE CENTRAL LOS ROBLES | 591 | No especificado | Placa eje 1 - 3 / G - L piso 15 torre 4 y ejes 8 - 12 / G - F piso 15 torre 3 y escalera piso 12 - 13 torre 4 | 2025-09-23 | 2025-10-21 | 28 | 35 | 43.3 | 123.7 | PLACA | 43.433 | 3 | 123.714
24603 - FLORA - PARQUE CENTRAL LOS ROBLES | 587 | No especificado | Placa ejes 1 - 3 / A - F piso 15 torre 4 y ejes 8 - 12 / A - F piso 15 torre 3 | 2025-09-22 | 2025-10-20 | 28 | 35 | 45.3 | 129.4 | PLACA | 45.433 | 3 | 129.429
24603 - FLORA - PARQUE CENTRAL LOS ROBLES | 587 | No especificado | Placa ejes 1 - 3 / A - F piso 15 torre 4 y ejes 8 - 12 / A - F piso 15 torre 3 | 2025-09-22 | 2025-10-20 | 28 | 35 | 45.8 | 130.9 | PLACA | 45.433 | 3 | 130.857
24603 - FLORA - PARQUE CENTRAL LOS ROBLES | 587 | No especificado | Placa ejes 1 - 3 / A - F piso 15 torre 4 y ejes 8 - 12 / A - F piso 15 torre 3 | 2025-09-22 | 2025-10-20 | 28 | 35 | 45.2 | 129.1 | PLACA | 45.433 | 3 | 129.143
24603 - FLORA - PARQUE CENTRAL LOS ROBLES | 584 | No especificado | Placa ejes 3-10 / G -1 piso 15 torre 4 | 2025-09-19 | 2025-10-17 | 28 | 35 | 45.3 | 129.4 | PLACA | 45.8 | 3 | 129.429
24603 - FLORA - PARQUE CENTRAL LOS ROBLES | 584 | No especificado | Placa ejes 3-10 / G -1 piso 15 torre 4 | 2025-09-19 | 2025-10-17 | 28 | 35 | 45.6 | 130.3 | PLACA | 45.8 | 3 | 130.286
24603 - FLORA - PARQUE CENTRAL LOS ROBLES | 584 | No especificado | Placa ejes 3-10 / G -1 piso 15 torre 4 | 2025-09-19 | 2025-10-17 | 28 | 35 | 46.5 | 132.9 | PLACA | 45.8 | 3 | 132.857
24603 - FLORA - PARQUE CENTRAL LOS ROBLES | 580 | No especificado | Placa eje 3-10 / A-F piso 13 torre 4" | 2025-09-18 | 2025-10-16 | 28 | 35 | 46.5 | 132.9 | PLACA | 46.533 | 3 | 132.857
24603 - FLORA - PARQUE CENTRAL LOS ROBLES | 580 | No especificado | Placa eje 3-10 / A-F piso 13 torre 4" | 2025-09-18 | 2025-10-16 | 28 | 35 | 46.1 | 131.7 | PLACA | 46.533 | 3 | 131.714
24603 - FLORA - PARQUE CENTRAL LOS ROBLES | 580 | No especificado | Placa eje 3-10 / A-F piso 13 torre 4" | 2025-09-18 | 2025-10-16 | 28 | 35 | 47 | 134.3 | PLACA | 46.533 | 3 | 134.286
24603 - FLORA - PARQUE CENTRAL LOS ROBLES | 578 | No especificado | Placa ejes 8-1/L-F piso 14 torre 3 | 2025-09-17 | 2025-10-15 | 28 | 35 | 45 | 128.6 | PLACA | 44.8 | 3 | 128.571
24603 - FLORA - PARQUE CENTRAL LOS ROBLES | 578 | No especificado | Placa ejes 8-1/L-F piso 14 torre 3 | 2025-09-17 | 2025-10-15 | 28 | 35 | 44.9 | 128.3 | PLACA | 44.8 | 3 | 128.286
24603 - FLORA - PARQUE CENTRAL LOS ROBLES | 578 | No especificado | Placa ejes 8-1/L-F piso 14 torre 3 | 2025-09-17 | 2025-10-15 | 28 | 35 | 44.5 | 127.1 | PLACA | 44.8 | 3 | 127.143
24603 - FLORA - PARQUE CENTRAL LOS ROBLES | 572 | No especificado | Placa ejes 1 - 8 / A - G piso 14 torre 3 y escalera piso 10 - 11 | 2025-09-15 | 2025-10-13 | 28 | 35 | 47.4 | 135.4 | PLACA | 47.267 | 3 | 135.429
24603 - FLORA - PARQUE CENTRAL LOS ROBLES | 572 | No especificado | Placa ejes 1 - 8 / A - G piso 14 torre 3 y escalera piso 10 - 11 | 2025-09-15 | 2025-10-13 | 28 | 35 | 47.1 | 134.6 | PLACA | 47.267 | 3 | 134.571
24603 - FLORA - PARQUE CENTRAL LOS ROBLES | 572 | No especificado | Placa ejes 1 - 8 / A - G piso 14 torre 3 y escalera piso 10 - 11 | 2025-09-15 | 2025-10-13 | 28 | 35 | 47.3 | 135.1 | PLACA | 47.267 | 3 | 135.143
24603 - FLORA - PARQUE CENTRAL LOS ROBLES | 570 | No especificado | Placa ejes 1 - 3 / A - L piso 14 torre 4 y ejes 8 - 12 / F - L piso 14 torre 3 | 2025-09-13 | 2025-10-11 | 28 | 35 | 39.3 | 112.3 | PLACA | 39.467 | 3 | 112.286
24603 - FLORA - PARQUE CENTRAL LOS ROBLES | 570 | No especificado | Placa ejes 1 - 3 / A - L piso 14 torre 4 y ejes 8 - 12 / F - L piso 14 torre 3 | 2025-09-13 | 2025-10-11 | 28 | 35 | 39.8 | 113.7 | PLACA | 39.467 | 3 | 113.714
24603 - FLORA - PARQUE CENTRAL LOS ROBLES | 570 | No especificado | Placa ejes 1 - 3 / A - L piso 14 torre 4 y ejes 8 - 12 / F - L piso 14 torre 3 | 2025-09-13 | 2025-10-11 | 28 | 35 | 39.3 | 112.3 | PLACA | 39.467 | 3 | 112.286
24603 - FLORA - PARQUE CENTRAL LOS ROBLES | 565 | No especificado | Placa ejes 1 - 3 / A - G piso 14 torre 4 y ejes 8 - 12 / A - F piso 14 torre 3 | 2025-09-11 | 2025-10-09 | 28 | 35 | 50.6 | 144.6 | PLACA | 50.9 | 3 | 144.571
24603 - FLORA - PARQUE CENTRAL LOS ROBLES | 565 | No especificado | Placa ejes 1 - 3 / A - G piso 14 torre 4 y ejes 8 - 12 / A - F piso 14 torre 3 | 2025-09-11 | 2025-10-09 | 28 | 35 | 51.1 | 146 | PLACA | 50.9 | 3 | 146
24603 - FLORA - PARQUE CENTRAL LOS ROBLES | 565 | No especificado | Placa ejes 1 - 3 / A - G piso 14 torre 4 y ejes 8 - 12 / A - F piso 14 torre 3 | 2025-09-11 | 2025-10-09 | 28 | 35 | 51 | 145.7 | PLACA | 50.9 | 3 | 145.714
24603 - FLORA - PARQUE CENTRAL LOS ROBLES | 561 | No especificado | Placa ejes 3 - 10 / G - L, piso 13 torre 3 | 2025-09-10 | 2025-10-08 | 28 | 35 | 52 | 148.6 | PLACA | 51.3 | 3 | 148.571
24603 - FLORA - PARQUE CENTRAL LOS ROBLES | 561 | No especificado | Placa ejes 3 - 10 / G - L, piso 13 torre 3 | 2025-09-10 | 2025-10-08 | 28 | 35 | 50.6 | 144.6 | PLACA | 51.3 | 3 | 144.571
24603 - FLORA - PARQUE CENTRAL LOS ROBLES | 561 | No especificado | Placa ejes 3 - 10 / G - L, piso 13 torre 3 | 2025-09-10 | 2025-10-08 | 28 | 35 | 51.3 | 146.6 | PLACA | 51.3 | 3 | 146.571
24603 - FLORA - PARQUE CENTRAL LOS ROBLES | 559 | No especificado | Placa ejes 3 - 10 / A - F piso 14 torre 4 | 2025-09-09 | 2025-10-07 | 28 | 35 | 55 | 157.1 | PLACA | 54.6 | 3 | 157.143
24603 - FLORA - PARQUE CENTRAL LOS ROBLES | 559 | No especificado | Placa ejes 3 - 10 / A - F piso 14 torre 4 | 2025-09-09 | 2025-10-07 | 28 | 35 | 53.6 | 153.1 | PLACA | 54.6 | 3 | 153.143
24603 - FLORA - PARQUE CENTRAL LOS ROBLES | 559 | No especificado | Placa ejes 3 - 10 / A - F piso 14 torre 4 | 2025-09-09 | 2025-10-07 | 28 | 35 | 55.2 | 157.7 | PLACA | 54.6 | 3 | 157.714
24603 - FLORA - PARQUE CENTRAL LOS ROBLES | 556 | No especificado | Placa ejes 1 - 8 / A - G piso 13 torre 3 | 2025-09-08 | 2025-10-06 | 28 | 35 | 37.7 | 107.7 | PLACA | 37.7 | 3 | 107.714
24603 - FLORA - PARQUE CENTRAL LOS ROBLES | 556 | No especificado | Placa ejes 1 - 8 / A - G piso 13 torre 3 | 2025-09-08 | 2025-10-06 | 28 | 35 | 37.9 | 108.3 | PLACA | 37.7 | 3 | 108.286
24603 - FLORA - PARQUE CENTRAL LOS ROBLES | 556 | No especificado | Placa ejes 1 - 8 / A - G piso 13 torre 3 | 2025-09-08 | 2025-10-06 | 28 | 35 | 37.5 | 107.1 | PLACA | 37.7 | 3 | 107.143
24603 - FLORA - PARQUE CENTRAL LOS ROBLES | 554 | No especificado | Escalera piso 10 - 11 torre 4 | 2025-09-08 | 2025-10-06 | 28 | 35 | 56.8 | 162.3 |  | 57.467 | 3 | 162.286
24603 - FLORA - PARQUE CENTRAL LOS ROBLES | 554 | No especificado | Escalera piso 10 - 11 torre 4 | 2025-09-08 | 2025-10-06 | 28 | 35 | 58 | 165.7 |  | 57.467 | 3 | 165.714
24603 - FLORA - PARQUE CENTRAL LOS ROBLES | 554 | No especificado | Escalera piso 10 - 11 torre 4 | 2025-09-08 | 2025-10-06 | 28 | 35 | 57.6 | 164.6 |  | 57.467 | 3 | 164.571
24603 - FLORA - PARQUE CENTRAL LOS ROBLES | 551 | 5000 | Placa ejes 1-8 / A-G piso 13 torre 3 | 2025-09-05 | 2025-10-03 | 28 | 35 | 45.9 | 131.1 | PLACA | 46.067 | 3 | 131.143
24603 - FLORA - PARQUE CENTRAL LOS ROBLES | 551 | 5000 | Placa ejes 1-8 / A-G piso 13 torre 3 | 2025-09-05 | 2025-10-03 | 28 | 35 | 45.8 | 130.9 | PLACA | 46.067 | 3 | 130.857
24603 - FLORA - PARQUE CENTRAL LOS ROBLES | 551 | 5000 | Placa ejes 1-8 / A-G piso 13 torre 3 | 2025-09-05 | 2025-10-03 | 28 | 35 | 46.5 | 132.9 | PLACA | 46.067 | 3 | 132.857
24603 - FLORA - PARQUE CENTRAL LOS ROBLES | 545 | No especificado | Placa Ejes 1 - 3 / G - K Piso 13 Torre4 y ejes 8 - 12 / F - L Piso 13 Torre 3 | 2025-09-03 | 2025-10-01 | 28 | 35 | 45.4 | 129.7 | PLACA | 45.467 | 3 | 129.714
24603 - FLORA - PARQUE CENTRAL LOS ROBLES | 545 | No especificado | Placa Ejes 1 - 3 / G - K Piso 13 Torre4 y ejes 8 - 12 / F - L Piso 13 Torre 3 | 2025-09-03 | 2025-10-01 | 28 | 35 | 45.2 | 129.1 | PLACA | 45.467 | 3 | 129.143
24603 - FLORA - PARQUE CENTRAL LOS ROBLES | 545 | No especificado | Placa Ejes 1 - 3 / G - K Piso 13 Torre4 y ejes 8 - 12 / F - L Piso 13 Torre 3 | 2025-09-03 | 2025-10-01 | 28 | 35 | 45.8 | 130.9 | PLACA | 45.467 | 3 | 130.857
24603 - FLORA - PARQUE CENTRAL LOS ROBLES | 542 | No especificado | Placa ejes 1 - 3 / A - G Piso 13 Torre 4 y 8 - 12 / A - F Piso 13 Torre 3 | 2025-09-02 | 2025-09-30 | 28 | 35 | 51 | 145.7 | PLACA | 50.367 | 3 | 145.714
24603 - FLORA - PARQUE CENTRAL LOS ROBLES | 542 | No especificado | Placa ejes 1 - 3 / A - G Piso 13 Torre 4 y 8 - 12 / A - F Piso 13 Torre 3 | 2025-09-02 | 2025-09-30 | 28 | 35 | 50.7 | 144.9 | PLACA | 50.367 | 3 | 144.857
24603 - FLORA - PARQUE CENTRAL LOS ROBLES | 542 | No especificado | Placa ejes 1 - 3 / A - G Piso 13 Torre 4 y 8 - 12 / A - F Piso 13 Torre 3 | 2025-09-02 | 2025-09-30 | 28 | 35 | 49.4 | 141.1 | PLACA | 50.367 | 3 | 141.143
24603 - FLORA - PARQUE CENTRAL LOS ROBLES | 538 | No especificado | Placa ejes 10-3/G-L piso 13 torre 4 | 2025-09-01 | 2025-09-29 | 28 | 35 | 47.5 | 135.7 | PLACA | 47.433 | 3 | 135.714
24603 - FLORA - PARQUE CENTRAL LOS ROBLES | 538 | No especificado | Placa ejes 10-3/G-L piso 13 torre 4 | 2025-09-01 | 2025-09-29 | 28 | 35 | 47.3 | 135.1 | PLACA | 47.433 | 3 | 135.143
24603 - FLORA - PARQUE CENTRAL LOS ROBLES | 538 | No especificado | Placa ejes 10-3/G-L piso 13 torre 4 | 2025-09-01 | 2025-09-29 | 28 | 35 | 47.5 | 135.7 | PLACA | 47.433 | 3 | 135.714
24603 - FLORA - PARQUE CENTRAL LOS ROBLES | 535 | No especificado | Placa ejes A - F / 3 - 10 piso 13 torre 4 | 2025-08-29 | 2025-09-26 | 28 | 35 | 47.4 | 135.4 | PLACA | 47.333 | 3 | 135.429
24603 - FLORA - PARQUE CENTRAL LOS ROBLES | 535 | No especificado | Placa ejes A - F / 3 - 10 piso 13 torre 4 | 2025-08-29 | 2025-09-26 | 28 | 35 | 48 | 137.1 | PLACA | 47.333 | 3 | 137.143
24603 - FLORA - PARQUE CENTRAL LOS ROBLES | 535 | No especificado | Placa ejes A - F / 3 - 10 piso 13 torre 4 | 2025-08-29 | 2025-09-26 | 28 | 35 | 46.6 | 133.1 | PLACA | 47.333 | 3 | 133.143
24603 - FLORA - PARQUE CENTRAL LOS ROBLES | 530 | No especificado | Placa ejes 1 - 8 / G - L piso 12 torre 3 | 2025-08-28 | 2025-09-25 | 28 | 35 | 42 | 120 | PLACA | 41.367 | 3 | 120
24603 - FLORA - PARQUE CENTRAL LOS ROBLES | 530 | No especificado | Placa ejes 1 - 8 / G - L piso 12 torre 3 | 2025-08-28 | 2025-09-25 | 28 | 35 | 40.8 | 116.6 | PLACA | 41.367 | 3 | 116.571
24603 - FLORA - PARQUE CENTRAL LOS ROBLES | 530 | No especificado | Placa ejes 1 - 8 / G - L piso 12 torre 3 | 2025-08-28 | 2025-09-25 | 28 | 35 | 41.3 | 118 | PLACA | 41.367 | 3 | 118
24603 - FLORA - PARQUE CENTRAL LOS ROBLES | 526 | No especificado | Placa ejes 1 - 8 / H - F piso 12 torre 3 | 2025-08-27 | 2025-09-24 | 28 | 35 | 48.1 | 137.4 | PLACA | 48.2 | 3 | 137.429
24603 - FLORA - PARQUE CENTRAL LOS ROBLES | 526 | No especificado | Placa ejes 1 - 8 / H - F piso 12 torre 3 | 2025-08-27 | 2025-09-24 | 28 | 35 | 48 | 137.1 | PLACA | 48.2 | 3 | 137.143
24603 - FLORA - PARQUE CENTRAL LOS ROBLES | 526 | No especificado | Placa ejes 1 - 8 / H - F piso 12 torre 3 | 2025-08-27 | 2025-09-24 | 28 | 35 | 48.5 | 138.6 | PLACA | 48.2 | 3 | 138.571
24603 - FLORA - PARQUE CENTRAL LOS ROBLES | 521 | No especificado | Placa ejes 8 - 12 / G - L piso 12 torre y ejes 1 - 3 / E - L piso 12 torre 4 | 2025-08-26 | 2025-09-23 | 28 | 35 | 51.8 | 148 | PLACA | 51.4 | 3 | 148
24603 - FLORA - PARQUE CENTRAL LOS ROBLES | 521 | No especificado | Placa ejes 8 - 12 / G - L piso 12 torre y ejes 1 - 3 / E - L piso 12 torre 4 | 2025-08-26 | 2025-09-23 | 28 | 35 | 50.2 | 143.4 | PLACA | 51.4 | 3 | 143.429
24603 - FLORA - PARQUE CENTRAL LOS ROBLES | 521 | No especificado | Placa ejes 8 - 12 / G - L piso 12 torre y ejes 1 - 3 / E - L piso 12 torre 4 | 2025-08-26 | 2025-09-23 | 28 | 35 | 52.2 | 149.1 | PLACA | 51.4 | 3 | 149.143
24603 - FLORA - PARQUE CENTRAL LOS ROBLES | 518 | No especificado | Placa ejes 3 - 1 / G - A piso 12 torre A y ejes 8 - 12 / F - A piso 12 torre 3 | 2025-08-25 | 2025-09-22 | 28 | 35 | 46.1 | 131.7 | PLACA | 45.5 | 3 | 131.714
24603 - FLORA - PARQUE CENTRAL LOS ROBLES | 518 | No especificado | Placa ejes 3 - 1 / G - A piso 12 torre A y ejes 8 - 12 / F - A piso 12 torre 3 | 2025-08-25 | 2025-09-22 | 28 | 35 | 45 | 128.6 | PLACA | 45.5 | 3 | 128.571
24603 - FLORA - PARQUE CENTRAL LOS ROBLES | 518 | No especificado | Placa ejes 3 - 1 / G - A piso 12 torre A y ejes 8 - 12 / F - A piso 12 torre 3 | 2025-08-25 | 2025-09-22 | 28 | 35 | 45.4 | 129.7 | PLACA | 45.5 | 3 | 129.714
24603 - FLORA - PARQUE CENTRAL LOS ROBLES | 516 | No especificado | Placa ejes 3 - 10 / F - L piso 12 torre 4 | 2025-08-23 | 2025-09-20 | 28 | 35 | 52 | 148.6 | PLACA | 51.233 | 3 | 148.571
24603 - FLORA - PARQUE CENTRAL LOS ROBLES | 516 | No especificado | Placa ejes 3 - 10 / F - L piso 12 torre 4 | 2025-08-23 | 2025-09-20 | 28 | 35 | 50.6 | 144.6 | PLACA | 51.233 | 3 | 144.571
24603 - FLORA - PARQUE CENTRAL LOS ROBLES | 516 | No especificado | Placa ejes 3 - 10 / F - L piso 12 torre 4 | 2025-08-23 | 2025-09-20 | 28 | 35 | 51.1 | 146 | PLACA | 51.233 | 3 | 146
24603 - FLORA - PARQUE CENTRAL LOS ROBLES | 503 | No especificado | Placa ejes 1 - 8 / A - F | 2025-08-20 | 2025-09-17 | 28 | 35 | 48.1 | 137.4 | PLACA | 47.45 | 2 | 137.429
24603 - FLORA - PARQUE CENTRAL LOS ROBLES | 503 | No especificado | Placa ejes 1 - 8 / A - F | 2025-08-20 | 2025-09-17 | 28 | 35 | 46.8 | 133.7 | PLACA | 47.45 | 2 | 133.714
24603 - FLORA - PARQUE CENTRAL LOS ROBLES | 50 | No especificado | Placa ejes 1 - 8 / A - F | 2025-08-20 | 2025-09-17 | 28 | 35 | 47.3 | 135.1 | PLACA | 47.3 | 1 | 135.143
24603 - FLORA - PARQUE CENTRAL LOS ROBLES | 509 | No especificado | Placa Ejes 3 - 10 / A - F Piso12 Torre A | 2025-08-22 | 2025-09-19 | 28 | 35 | 47.1 | 134.6 | PLACA | 46.633 | 3 | 134.571
24603 - FLORA - PARQUE CENTRAL LOS ROBLES | 509 | No especificado | Placa Ejes 3 - 10 / A - F Piso12 Torre A | 2025-08-22 | 2025-09-19 | 28 | 35 | 46 | 131.4 | PLACA | 46.633 | 3 | 131.429
24603 - FLORA - PARQUE CENTRAL LOS ROBLES | 509 | No especificado | Placa Ejes 3 - 10 / A - F Piso12 Torre A | 2025-08-22 | 2025-09-19 | 28 | 35 | 46.8 | 133.7 | PLACA | 46.633 | 3 | 133.714
24603 - FLORA - PARQUE CENTRAL LOS ROBLES | 506 | No especificado | Placa Ejes 4 - 8 / G - L Piso 11 Torre 3 | 2025-08-21 | 2025-09-18 | 28 | 35 | 50.7 | 144.9 | PLACA | 49.967 | 3 | 144.857
24603 - FLORA - PARQUE CENTRAL LOS ROBLES | 506 | No especificado | Placa Ejes 4 - 8 / G - L Piso 11 Torre 3 | 2025-08-21 | 2025-09-18 | 28 | 35 | 50.3 | 143.7 | PLACA | 49.967 | 3 | 143.714
24603 - FLORA - PARQUE CENTRAL LOS ROBLES | 506 | No especificado | Placa Ejes 4 - 8 / G - L Piso 11 Torre 3 | 2025-08-21 | 2025-09-18 | 28 | 35 | 48.9 | 139.7 | PLACA | 49.967 | 3 | 139.714
24603 - FLORA - PARQUE CENTRAL LOS ROBLES | 499 | No especificado | Placa ejes - 1 - 3 / G - L piso 11 torre 4 y eje 8 - 12 / F - L piso 11 torre 3 | 2025-08-19 | 2025-09-16 | 28 | 35 | 53.4 | 152.6 | PLACA | 52.767 | 3 | 152.571
24603 - FLORA - PARQUE CENTRAL LOS ROBLES | 499 | No especificado | Placa ejes - 1 - 3 / G - L piso 11 torre 4 y eje 8 - 12 / F - L piso 11 torre 3 | 2025-08-19 | 2025-09-16 | 28 | 35 | 52.1 | 148.9 | PLACA | 52.767 | 3 | 148.857
24603 - FLORA - PARQUE CENTRAL LOS ROBLES | 499 | No especificado | Placa ejes - 1 - 3 / G - L piso 11 torre 4 y eje 8 - 12 / F - L piso 11 torre 3 | 2025-08-19 | 2025-09-16 | 28 | 35 | 52.8 | 150.9 | PLACA | 52.767 | 3 | 150.857
24603 - FLORA - PARQUE CENTRAL LOS ROBLES | 497 | No especificado | Placa ejes 1 - 3 / A - T piso 11 torre 4 y ejes 8 - 12 / A - F piso 11 torre 3 | 2025-08-16 | 2025-09-13 | 28 | 35 | 53.4 | 152.6 | PLACA | 52.733 | 3 | 152.571
24603 - FLORA - PARQUE CENTRAL LOS ROBLES | 497 | No especificado | Placa ejes 1 - 3 / A - T piso 11 torre 4 y ejes 8 - 12 / A - F piso 11 torre 3 | 2025-08-16 | 2025-09-13 | 28 | 35 | 52 | 148.6 | PLACA | 52.733 | 3 | 148.571
24603 - FLORA - PARQUE CENTRAL LOS ROBLES | 497 | No especificado | Placa ejes 1 - 3 / A - T piso 11 torre 4 y ejes 8 - 12 / A - F piso 11 torre 3 | 2025-08-16 | 2025-09-13 | 28 | 35 | 52.8 | 150.9 | PLACA | 52.733 | 3 | 150.857
24603 - FLORA - PARQUE CENTRAL LOS ROBLES | 495 | No especificado | Placa ejes 3-10/L-F piso 10 torre 3 | 2025-08-15 | 2025-09-12 | 28 | 35 | 62.4 | 178.3 | PLACA | 62.133 | 3 | 178.286
24603 - FLORA - PARQUE CENTRAL LOS ROBLES | 495 | No especificado | Placa ejes 3-10/L-F piso 10 torre 3 | 2025-08-15 | 2025-09-12 | 28 | 35 | 62.1 | 177.4 | PLACA | 62.133 | 3 | 177.429
24603 - FLORA - PARQUE CENTRAL LOS ROBLES | 495 | No especificado | Placa ejes 3-10/L-F piso 10 torre 3 | 2025-08-15 | 2025-09-12 | 28 | 35 | 61.9 | 176.9 | PLACA | 62.133 | 3 | 176.857
24603 - FLORA - PARQUE CENTRAL LOS ROBLES | 491 | No especificado | Placa ejes 3-10/A-E piso 11 torre A | 2025-08-14 | 2025-09-11 | 28 | 35 | 62.3 | 178 | PLACA | 61.367 | 3 | 178
24603 - FLORA - PARQUE CENTRAL LOS ROBLES | 491 | No especificado | Placa ejes 3-10/A-E piso 11 torre A | 2025-08-14 | 2025-09-11 | 28 | 35 | 61 | 174.3 | PLACA | 61.367 | 3 | 174.286
24603 - FLORA - PARQUE CENTRAL LOS ROBLES | 491 | No especificado | Placa ejes 3-10/A-E piso 11 torre A | 2025-08-14 | 2025-09-11 | 28 | 35 | 60.8 | 173.7 | PLACA | 61.367 | 3 | 173.714
24603 - FLORA - PARQUE CENTRAL LOS ROBLES | 870 | Ptico | Viga anden , ejes 3 - 4 , salon comunal | 2026-01-21 | 2026-02-18 | 28 | 34.5 | 36.1 | 104.6 |  | 35.633 | 3 | 104.638
24603 - FLORA - PARQUE CENTRAL LOS ROBLES | 870 | Ptico | Viga anden , ejes 3 - 4 , salon comunal | 2026-01-21 | 2026-02-18 | 28 | 34.5 | 35.6 | 103.2 |  | 35.633 | 3 | 103.188
24603 - FLORA - PARQUE CENTRAL LOS ROBLES | 870 | Ptico | Viga anden , ejes 3 - 4 , salon comunal | 2026-01-21 | 2026-02-18 | 28 | 34.5 | 35.2 | 102 |  | 35.633 | 3 | 102.029
24603 - FLORA - PARQUE CENTRAL LOS ROBLES | 798 | Autoco | Muros ejes 1 - 3 / G - L P23 T4 y ejes 8 - 12 / G - L P24 T3 | 2025-12-05 | 2026-01-02 | 28 | 34.5 | 57.1 | 165.5 | MURO | 56.4 | 3 | 165.507
24603 - FLORA - PARQUE CENTRAL LOS ROBLES | 798 | Autoco | Muros ejes 1 - 3 / G - L P23 T4 y ejes 8 - 12 / G - L P24 T3 | 2025-12-05 | 2026-01-02 | 28 | 34.5 | 55.7 | 161.4 | MURO | 56.4 | 3 | 161.449
24603 - FLORA - PARQUE CENTRAL LOS ROBLES | 798 | Autoco | Muros ejes 1 - 3 / G - L P23 T4 y ejes 8 - 12 / G - L P24 T3 | 2025-12-05 | 2026-01-02 | 28 | 34.5 | 56.4 | 163.5 | MURO | 56.4 | 3 | 163.478
24603 - FLORA - PARQUE CENTRAL LOS ROBLES | 796 | Autoco | Muros ejes 1 - 3 / G - L, piso 23,T4 y ejes 8 - 12 / G - L, piso 23, T3 | 2025-12-04 | 2026-01-01 | 28 | 34.5 | 46.2 | 133.9 | MURO | 45.533 | 3 | 133.913
24603 - FLORA - PARQUE CENTRAL LOS ROBLES | 796 | Autoco | Muros ejes 1 - 3 / G - L, piso 23,T4 y ejes 8 - 12 / G - L, piso 23, T3 | 2025-12-04 | 2026-01-01 | 28 | 34.5 | 44.8 | 129.9 | MURO | 45.533 | 3 | 129.855
24603 - FLORA - PARQUE CENTRAL LOS ROBLES | 796 | Autoco | Muros ejes 1 - 3 / G - L, piso 23,T4 y ejes 8 - 12 / G - L, piso 23, T3 | 2025-12-04 | 2026-01-01 | 28 | 34.5 | 45.6 | 132.2 | MURO | 45.533 | 3 | 132.174
24603 - FLORA - PARQUE CENTRAL LOS ROBLES | 791 | Autoco | Muros ejes 8 - 12 / A - F, piso 23 T3 y ejes 1 - 2 / A - F, piso 23 T4 | 2025-12-03 | 2025-12-31 | 28 | 34.5 | 59.3 | 171.9 | MURO | 59.4 | 3 | 171.884
24603 - FLORA - PARQUE CENTRAL LOS ROBLES | 791 | Autoco | Muros ejes 8 - 12 / A - F, piso 23 T3 y ejes 1 - 2 / A - F, piso 23 T4 | 2025-12-03 | 2025-12-31 | 28 | 34.5 | 60.2 | 174.5 | MURO | 59.4 | 3 | 174.493
24603 - FLORA - PARQUE CENTRAL LOS ROBLES | 791 | Autoco | Muros ejes 8 - 12 / A - F, piso 23 T3 y ejes 1 - 2 / A - F, piso 23 T4 | 2025-12-03 | 2025-12-31 | 28 | 34.5 | 58.7 | 170.1 | MURO | 59.4 | 3 | 170.145
24603 - FLORA - PARQUE CENTRAL LOS ROBLES | 804 | Autoco | Muros T3, ejes 8 - 1 / G - L | 2025-12-10 | 2026-01-07 | 28 | 34.5 | 55.1 | 159.7 | MURO | 56.333 | 3 | 159.71
24603 - FLORA - PARQUE CENTRAL LOS ROBLES | 804 | Autoco | Muros T3, ejes 8 - 1 / G - L | 2025-12-10 | 2026-01-07 | 28 | 34.5 | 58.4 | 169.3 | MURO | 56.333 | 3 | 169.275
24603 - FLORA - PARQUE CENTRAL LOS ROBLES | 804 | Autoco | Muros T3, ejes 8 - 1 / G - L | 2025-12-10 | 2026-01-07 | 28 | 34.5 | 55.5 | 160.9 | MURO | 56.333 | 3 | 160.87
24603 - FLORA - PARQUE CENTRAL LOS ROBLES | 801 | Autoco | Muros ejes 1 - 7 / A - F, piso 23, T3 | 2025-12-06 | 2026-01-03 | 28 | 34.5 | 58.3 | 169 | MURO | 57.067 | 3 | 168.986
24603 - FLORA - PARQUE CENTRAL LOS ROBLES | 801 | Autoco | Muros ejes 1 - 7 / A - F, piso 23, T3 | 2025-12-06 | 2026-01-03 | 28 | 34.5 | 54.8 | 158.8 | MURO | 57.067 | 3 | 158.841
24603 - FLORA - PARQUE CENTRAL LOS ROBLES | 801 | Autoco | Muros ejes 1 - 7 / A - F, piso 23, T3 | 2025-12-06 | 2026-01-03 | 28 | 34.5 | 58.1 | 168.4 | MURO | 57.067 | 3 | 168.406
24603 - FLORA - PARQUE CENTRAL LOS ROBLES | 1014 | No especificado | Cimentación T1 ejes 11 - 15 / A - 2 | 2026-04-24 | 2026-05-22 | 28 | 31.5 | 38.7 | 122.9 |  | 38.667 | 3 | 122.857
24603 - FLORA - PARQUE CENTRAL LOS ROBLES | 1014 | No especificado | Cimentación T1 ejes 11 - 15 / A - 2 | 2026-04-24 | 2026-05-22 | 28 | 31.5 | 38 | 120.6 |  | 38.667 | 3 | 120.635
24603 - FLORA - PARQUE CENTRAL LOS ROBLES | 1014 | No especificado | Cimentación T1 ejes 11 - 15 / A - 2 | 2026-04-24 | 2026-05-22 | 28 | 31.5 | 39.3 | 124.8 |  | 38.667 | 3 | 124.762
24603 - FLORA - PARQUE CENTRAL LOS ROBLES | 775 | No especificado | Base columna inclinados eje 3 - B | 2025-11-28 | 2025-12-26 | 28 | 31.5 | 38.9 | 123.5 |  | 38.7 | 3 | 123.492
24603 - FLORA - PARQUE CENTRAL LOS ROBLES | 775 | No especificado | Base columna inclinados eje 3 - B | 2025-11-28 | 2025-12-26 | 28 | 31.5 | 39.2 | 124.4 |  | 38.7 | 3 | 124.444
24603 - FLORA - PARQUE CENTRAL LOS ROBLES | 775 | No especificado | Base columna inclinados eje 3 - B | 2025-11-28 | 2025-12-26 | 28 | 31.5 | 38 | 120.6 |  | 38.7 | 3 | 120.635
24603 - FLORA - PARQUE CENTRAL LOS ROBLES | 774 | No especificado | Pilote 35 torre 1 | 2025-11-28 | 2025-12-26 | 28 | 31.5 | 37.5 | 119 |  | 36.867 | 3 | 119.048
24603 - FLORA - PARQUE CENTRAL LOS ROBLES | 774 | No especificado | Pilote 35 torre 1 | 2025-11-28 | 2025-12-26 | 28 | 31.5 | 36.4 | 115.6 |  | 36.867 | 3 | 115.556
24603 - FLORA - PARQUE CENTRAL LOS ROBLES | 774 | No especificado | Pilote 35 torre 1 | 2025-11-28 | 2025-12-26 | 28 | 31.5 | 36.7 | 116.5 |  | 36.867 | 3 | 116.508
24603 - FLORA - PARQUE CENTRAL LOS ROBLES | 769 | No especificado | Pilote 62 torre 1 | 2025-11-27 | 2025-12-25 | 28 | 31.5 | 40.2 | 127.6 |  | 40.5 | 3 | 127.619
24603 - FLORA - PARQUE CENTRAL LOS ROBLES | 769 | No especificado | Pilote 62 torre 1 | 2025-11-27 | 2025-12-25 | 28 | 31.5 | 40.6 | 128.9 |  | 40.5 | 3 | 128.889
24603 - FLORA - PARQUE CENTRAL LOS ROBLES | 769 | No especificado | Pilote 62 torre 1 | 2025-11-27 | 2025-12-25 | 28 | 31.5 | 40.7 | 129.2 |  | 40.5 | 3 | 129.206
24603 - FLORA - PARQUE CENTRAL LOS ROBLES | 782 | No especificado | Pilote 61 torre 1 | 2025-12-01 | 2025-12-29 | 28 | 31.5 | 46 | 146 |  | 45.733 | 3 | 146.032
24603 - FLORA - PARQUE CENTRAL LOS ROBLES | 782 | No especificado | Pilote 61 torre 1 | 2025-12-01 | 2025-12-29 | 28 | 31.5 | 44.8 | 142.2 |  | 45.733 | 3 | 142.222
24603 - FLORA - PARQUE CENTRAL LOS ROBLES | 782 | No especificado | Pilote 61 torre 1 | 2025-12-01 | 2025-12-29 | 28 | 31.5 | 46.4 | 147.3 |  | 45.733 | 3 | 147.302
24603 - FLORA - PARQUE CENTRAL LOS ROBLES | 779 | No especificado | Pilote 8 torre 1 | 2025-11-29 | 2025-12-27 | 28 | 31.5 | 40.9 | 129.8 |  | 40.5 | 3 | 129.841
24603 - FLORA - PARQUE CENTRAL LOS ROBLES | 779 | No especificado | Pilote 8 torre 1 | 2025-11-29 | 2025-12-27 | 28 | 31.5 | 40.6 | 128.9 |  | 40.5 | 3 | 128.889
24603 - FLORA - PARQUE CENTRAL LOS ROBLES | 779 | No especificado | Pilote 8 torre 1 | 2025-11-29 | 2025-12-27 | 28 | 31.5 | 40 | 127 |  | 40.5 | 3 | 126.984
24603 - FLORA - PARQUE CENTRAL LOS ROBLES | 765 | No especificado | Pilote 9 torre 2 | 2025-11-26 | 2025-12-24 | 28 | 31.5 | 45 | 142.9 |  | 44.933 | 3 | 142.857
24603 - FLORA - PARQUE CENTRAL LOS ROBLES | 765 | No especificado | Pilote 9 torre 2 | 2025-11-26 | 2025-12-24 | 28 | 31.5 | 45.5 | 144.4 |  | 44.933 | 3 | 144.444
24603 - FLORA - PARQUE CENTRAL LOS ROBLES | 765 | No especificado | Pilote 9 torre 2 | 2025-11-26 | 2025-12-24 | 28 | 31.5 | 44.3 | 140.6 |  | 44.933 | 3 | 140.635
24603 - FLORA - PARQUE CENTRAL LOS ROBLES | 763 | No especificado | Pilote 30 #7 | 2025-11-25 | 2025-12-23 | 28 | 31.5 | 38.8 | 123.2 |  | 38.7 | 3 | 123.175
24603 - FLORA - PARQUE CENTRAL LOS ROBLES | 763 | No especificado | Pilote 30 #7 | 2025-11-25 | 2025-12-23 | 28 | 31.5 | 39.3 | 124.8 |  | 38.7 | 3 | 124.762
24603 - FLORA - PARQUE CENTRAL LOS ROBLES | 763 | No especificado | Pilote 30 #7 | 2025-11-25 | 2025-12-23 | 28 | 31.5 | 38 | 120.6 |  | 38.7 | 3 | 120.635
24603 - FLORA - PARQUE CENTRAL LOS ROBLES | 758 | T4500 | Pilote 56 torre 1 | 2025-11-24 | 2025-12-22 | 28 | 31.5 | 37.1 | 117.8 |  | 37.367 | 3 | 117.778
24603 - FLORA - PARQUE CENTRAL LOS ROBLES | 758 | T4500 | Pilote 56 torre 1 | 2025-11-24 | 2025-12-22 | 28 | 31.5 | 37.3 | 118.4 |  | 37.367 | 3 | 118.413
24603 - FLORA - PARQUE CENTRAL LOS ROBLES | 758 | T4500 | Pilote 56 torre 1 | 2025-11-24 | 2025-12-22 | 28 | 31.5 | 37.7 | 119.7 |  | 37.367 | 3 | 119.683
24603 - FLORA - PARQUE CENTRAL LOS ROBLES | 756 | T4500 | Pilote 33 torre 2 | 2025-11-22 | 2025-12-20 | 28 | 31.5 | 39.7 | 126 |  | 39.6 | 3 | 126.032
24603 - FLORA - PARQUE CENTRAL LOS ROBLES | 756 | T4500 | Pilote 33 torre 2 | 2025-11-22 | 2025-12-20 | 28 | 31.5 | 40.2 | 127.6 |  | 39.6 | 3 | 127.619
24603 - FLORA - PARQUE CENTRAL LOS ROBLES | 756 | T4500 | Pilote 33 torre 2 | 2025-11-22 | 2025-12-20 | 28 | 31.5 | 38.9 | 123.5 |  | 39.6 | 3 | 123.492
24603 - FLORA - PARQUE CENTRAL LOS ROBLES | 753 | T4500 | Pilote 31 torre 1 | 2025-11-21 | 2025-12-19 | 28 | 31.5 | 33.2 | 105.4 |  | 33.033 | 3 | 105.397
24603 - FLORA - PARQUE CENTRAL LOS ROBLES | 753 | T4500 | Pilote 31 torre 1 | 2025-11-21 | 2025-12-19 | 28 | 31.5 | 33.6 | 106.7 |  | 33.033 | 3 | 106.667
24603 - FLORA - PARQUE CENTRAL LOS ROBLES | 753 | T4500 | Pilote 31 torre 1 | 2025-11-21 | 2025-12-19 | 28 | 31.5 | 32.3 | 102.5 |  | 33.033 | 3 | 102.54
24603 - FLORA - PARQUE CENTRAL LOS ROBLES | 749 | T-4500 | Pilote 51 torre 1 | 2025-11-20 | 2025-12-18 | 28 | 31.5 | 35.2 | 111.7 |  | 35.067 | 3 | 111.746
24603 - FLORA - PARQUE CENTRAL LOS ROBLES | 749 | T-4500 | Pilote 51 torre 1 | 2025-11-20 | 2025-12-18 | 28 | 31.5 | 35.3 | 112.1 |  | 35.067 | 3 | 112.063
24603 - FLORA - PARQUE CENTRAL LOS ROBLES | 749 | T-4500 | Pilote 51 torre 1 | 2025-11-20 | 2025-12-18 | 28 | 31.5 | 34.7 | 110.2 |  | 35.067 | 3 | 110.159
24603 - FLORA - PARQUE CENTRAL LOS ROBLES | 746 | T-4500 | Pilote 69 torre 1 | 2025-11-19 | 2025-12-17 | 28 | 31.5 | 36.8 | 116.8 |  | 36.467 | 3 | 116.825
24603 - FLORA - PARQUE CENTRAL LOS ROBLES | 746 | T-4500 | Pilote 69 torre 1 | 2025-11-19 | 2025-12-17 | 28 | 31.5 | 36.5 | 115.9 |  | 36.467 | 3 | 115.873
24603 - FLORA - PARQUE CENTRAL LOS ROBLES | 746 | T-4500 | Pilote 69 torre 1 | 2025-11-19 | 2025-12-17 | 28 | 31.5 | 36.1 | 114.6 |  | 36.467 | 3 | 114.603
24603 - FLORA - PARQUE CENTRAL LOS ROBLES | 741 | No especificado | Pilote 32 torre 1 | 2025-11-15 | 2025-12-13 | 28 | 31.5 | 36.4 | 115.6 |  | 35.8 | 3 | 115.556
24603 - FLORA - PARQUE CENTRAL LOS ROBLES | 741 | No especificado | Pilote 32 torre 1 | 2025-11-15 | 2025-12-13 | 28 | 31.5 | 35.4 | 112.4 |  | 35.8 | 3 | 112.381
24603 - FLORA - PARQUE CENTRAL LOS ROBLES | 741 | No especificado | Pilote 32 torre 1 | 2025-11-15 | 2025-12-13 | 28 | 31.5 | 35.6 | 113 |  | 35.8 | 3 | 113.016
24603 - FLORA - PARQUE CENTRAL LOS ROBLES | 735 | No especificado | Pilote 15 torre 2 | 2025-11-14 | 2025-12-12 | 28 | 31.5 | 41.6 | 132.1 |  | 41.2 | 3 | 132.063
24603 - FLORA - PARQUE CENTRAL LOS ROBLES | 735 | No especificado | Pilote 15 torre 2 | 2025-11-14 | 2025-12-12 | 28 | 31.5 | 41.2 | 130.8 |  | 41.2 | 3 | 130.794
24603 - FLORA - PARQUE CENTRAL LOS ROBLES | 735 | No especificado | Pilote 15 torre 2 | 2025-11-14 | 2025-12-12 | 28 | 31.5 | 40.8 | 129.5 |  | 41.2 | 3 | 129.524
24603 - FLORA - PARQUE CENTRAL LOS ROBLES | 729 | No especificado | Pilote 29 torre 1 | 2025-11-13 | 2025-12-11 | 28 | 31.5 | 40.4 | 128.3 |  | 40.033 | 3 | 128.254
24603 - FLORA - PARQUE CENTRAL LOS ROBLES | 729 | No especificado | Pilote 29 torre 1 | 2025-11-13 | 2025-12-11 | 28 | 31.5 | 40.1 | 127.3 |  | 40.033 | 3 | 127.302
24603 - FLORA - PARQUE CENTRAL LOS ROBLES | 729 | No especificado | Pilote 29 torre 1 | 2025-11-13 | 2025-12-11 | 28 | 31.5 | 39.6 | 125.7 |  | 40.033 | 3 | 125.714
24603 - FLORA - PARQUE CENTRAL LOS ROBLES | 726 | No especificado | Pilote 52 torre 1 | 2025-11-12 | 2025-12-10 | 28 | 31.5 | 35.4 | 112.4 |  | 35.633 | 3 | 112.381
24603 - FLORA - PARQUE CENTRAL LOS ROBLES | 726 | No especificado | Pilote 52 torre 1 | 2025-11-12 | 2025-12-10 | 28 | 31.5 | 35.8 | 113.7 |  | 35.633 | 3 | 113.651
24603 - FLORA - PARQUE CENTRAL LOS ROBLES | 726 | No especificado | Pilote 52 torre 1 | 2025-11-12 | 2025-12-10 | 28 | 31.5 | 35.7 | 113.3 |  | 35.633 | 3 | 113.333
24603 - FLORA - PARQUE CENTRAL LOS ROBLES | 717 | 4500 | Pilote 63 torre 1 | 2025-11-08 | 2025-12-06 | 28 | 31.5 | 32.2 | 102.2 |  | 32.233 | 3 | 102.222
24603 - FLORA - PARQUE CENTRAL LOS ROBLES | 717 | 4500 | Pilote 63 torre 1 | 2025-11-08 | 2025-12-06 | 28 | 31.5 | 32.1 | 101.9 |  | 32.233 | 3 | 101.905
24603 - FLORA - PARQUE CENTRAL LOS ROBLES | 717 | 4500 | Pilote 63 torre 1 | 2025-11-08 | 2025-12-06 | 28 | 31.5 | 32.4 | 102.9 |  | 32.233 | 3 | 102.857
24603 - FLORA - PARQUE CENTRAL LOS ROBLES | 714 | 4500 | Pilote 26 Torre 1 | 2025-11-07 | 2025-12-05 | 28 | 31.5 | 32 | 101.6 |  | 31.9 | 3 | 101.587
24603 - FLORA - PARQUE CENTRAL LOS ROBLES | 714 | 4500 | Pilote 26 Torre 1 | 2025-11-07 | 2025-12-05 | 28 | 31.5 | 32 | 101.6 |  | 31.9 | 3 | 101.587
24603 - FLORA - PARQUE CENTRAL LOS ROBLES | 714 | 4500 | Pilote 26 Torre 1 | 2025-11-07 | 2025-12-05 | 28 | 31.5 | 31.7 | 100.6 |  | 31.9 | 3 | 100.635
24603 - FLORA - PARQUE CENTRAL LOS ROBLES | 710 | 4500 | Pilote 46 torre 1 | 2025-11-06 | 2025-12-04 | 28 | 31.5 | 38.2 | 121.3 |  | 38.367 | 3 | 121.27
24603 - FLORA - PARQUE CENTRAL LOS ROBLES | 710 | 4500 | Pilote 46 torre 1 | 2025-11-06 | 2025-12-04 | 28 | 31.5 | 38.3 | 121.6 |  | 38.367 | 3 | 121.587
24603 - FLORA - PARQUE CENTRAL LOS ROBLES | 710 | 4500 | Pilote 46 torre 1 | 2025-11-06 | 2025-12-04 | 28 | 31.5 | 38.6 | 122.5 |  | 38.367 | 3 | 122.54
24603 - FLORA - PARQUE CENTRAL LOS ROBLES | 706 | T - 4500 | Pilote 67 plataforma 1 | 2025-11-05 | 2025-12-03 | 28 | 31.5 | 38.8 | 123.2 |  | 38.5 | 3 | 123.175
24603 - FLORA - PARQUE CENTRAL LOS ROBLES | 706 | T - 4500 | Pilote 67 plataforma 1 | 2025-11-05 | 2025-12-03 | 28 | 31.5 | 37.6 | 119.4 |  | 38.5 | 3 | 119.365
24603 - FLORA - PARQUE CENTRAL LOS ROBLES | 706 | T - 4500 | Pilote 67 plataforma 1 | 2025-11-05 | 2025-12-03 | 28 | 31.5 | 39.1 | 124.1 |  | 38.5 | 3 | 124.127
24603 - FLORA - PARQUE CENTRAL LOS ROBLES | 699 | No especificado | Pilote 61 torre 2 | 2025-11-01 | 2025-11-29 | 28 | 31.5 | 33.1 | 105.1 |  | 32.367 | 3 | 105.079
24603 - FLORA - PARQUE CENTRAL LOS ROBLES | 699 | No especificado | Pilote 61 torre 2 | 2025-11-01 | 2025-11-29 | 28 | 31.5 | 31.9 | 101.3 |  | 32.367 | 3 | 101.27
24603 - FLORA - PARQUE CENTRAL LOS ROBLES | 699 | No especificado | Pilote 61 torre 2 | 2025-11-01 | 2025-11-29 | 28 | 31.5 | 32.1 | 101.9 |  | 32.367 | 3 | 101.905
24603 - FLORA - PARQUE CENTRAL LOS ROBLES | 698 | No especificado | Pilote 20 torre 1 | 2025-11-01 | 2025-11-29 | 28 | 31.5 | 34.4 | 109.2 |  | 34.233 | 3 | 109.206
24603 - FLORA - PARQUE CENTRAL LOS ROBLES | 698 | No especificado | Pilote 20 torre 1 | 2025-11-01 | 2025-11-29 | 28 | 31.5 | 34.7 | 110.2 |  | 34.233 | 3 | 110.159
24603 - FLORA - PARQUE CENTRAL LOS ROBLES | 698 | No especificado | Pilote 20 torre 1 | 2025-11-01 | 2025-11-29 | 28 | 31.5 | 33.6 | 106.7 |  | 34.233 | 3 | 106.667
24603 - FLORA - PARQUE CENTRAL LOS ROBLES | 693 | No especificado | Pilote 42 torre 1 | 2025-10-30 | 2025-11-27 | 28 | 31.5 | 32.3 | 102.5 |  | 32.467 | 3 | 102.54
24603 - FLORA - PARQUE CENTRAL LOS ROBLES | 693 | No especificado | Pilote 42 torre 1 | 2025-10-30 | 2025-11-27 | 28 | 31.5 | 32.6 | 103.5 |  | 32.467 | 3 | 103.492
24603 - FLORA - PARQUE CENTRAL LOS ROBLES | 693 | No especificado | Pilote 42 torre 1 | 2025-10-30 | 2025-11-27 | 28 | 31.5 | 32.5 | 103.2 |  | 32.467 | 3 | 103.175
24603 - FLORA - PARQUE CENTRAL LOS ROBLES | 689 | No especificado | Pilote 70 torre 1 | 2025-10-29 | 2025-11-26 | 28 | 31.5 | 27.1 | 86 |  | 27.1 | 3 | 86.032
24603 - FLORA - PARQUE CENTRAL LOS ROBLES | 689 | No especificado | Pilote 70 torre 1 | 2025-10-29 | 2025-11-26 | 28 | 31.5 | 27.9 | 88.6 |  | 27.1 | 3 | 88.571
24603 - FLORA - PARQUE CENTRAL LOS ROBLES | 689 | No especificado | Pilote 70 torre 1 | 2025-10-29 | 2025-11-26 | 28 | 31.5 | 26.3 | 83.5 |  | 27.1 | 3 | 83.492
24603 - FLORA - PARQUE CENTRAL LOS ROBLES | 686 | No especificado | Pilote 27 torre 1 | 2025-10-28 | 2025-11-25 | 28 | 31.5 | 48 | 152.4 |  | 47.667 | 3 | 152.381
24603 - FLORA - PARQUE CENTRAL LOS ROBLES | 686 | No especificado | Pilote 27 torre 1 | 2025-10-28 | 2025-11-25 | 28 | 31.5 | 47.2 | 149.8 |  | 47.667 | 3 | 149.841
24603 - FLORA - PARQUE CENTRAL LOS ROBLES | 686 | No especificado | Pilote 27 torre 1 | 2025-10-28 | 2025-11-25 | 28 | 31.5 | 47.8 | 151.7 |  | 47.667 | 3 | 151.746
24603 - FLORA - PARQUE CENTRAL LOS ROBLES | 685 | No especificado | Pilote 28 torre 2 | 2025-10-28 | 2025-11-25 | 28 | 31.5 | 40.5 | 128.6 |  | 40.667 | 3 | 128.571
24603 - FLORA - PARQUE CENTRAL LOS ROBLES | 685 | No especificado | Pilote 28 torre 2 | 2025-10-28 | 2025-11-25 | 28 | 31.5 | 40.9 | 129.8 |  | 40.667 | 3 | 129.841
24603 - FLORA - PARQUE CENTRAL LOS ROBLES | 685 | No especificado | Pilote 28 torre 2 | 2025-10-28 | 2025-11-25 | 28 | 31.5 | 40.6 | 128.9 |  | 40.667 | 3 | 128.889
24603 - FLORA - PARQUE CENTRAL LOS ROBLES | 682 | No especificado | Pilote 25 torre 1 | 2025-10-27 | 2025-11-24 | 28 | 31.5 | 39.4 | 125.1 |  | 38.8 | 3 | 125.079
24603 - FLORA - PARQUE CENTRAL LOS ROBLES | 682 | No especificado | Pilote 25 torre 1 | 2025-10-27 | 2025-11-24 | 28 | 31.5 | 38 | 120.6 |  | 38.8 | 3 | 120.635
24603 - FLORA - PARQUE CENTRAL LOS ROBLES | 682 | No especificado | Pilote 25 torre 1 | 2025-10-27 | 2025-11-24 | 28 | 31.5 | 39 | 123.8 |  | 38.8 | 3 | 123.81
24603 - FLORA - PARQUE CENTRAL LOS ROBLES | 677 | No especificado | Pilote 39 torre 1 | 2025-10-25 | 2025-11-22 | 28 | 31.5 | 43.3 | 137.5 |  | 43.333 | 3 | 137.46
24603 - FLORA - PARQUE CENTRAL LOS ROBLES | 677 | No especificado | Pilote 39 torre 1 | 2025-10-25 | 2025-11-22 | 28 | 31.5 | 43.3 | 137.5 |  | 43.333 | 3 | 137.46
24603 - FLORA - PARQUE CENTRAL LOS ROBLES | 677 | No especificado | Pilote 39 torre 1 | 2025-10-25 | 2025-11-22 | 28 | 31.5 | 43.4 | 137.8 |  | 43.333 | 3 | 137.778
24603 - FLORA - PARQUE CENTRAL LOS ROBLES | 674 | No especificado | Pilote 75 torre 2 | 2025-10-24 | 2025-11-21 | 28 | 31.5 | 44.1 | 140 |  | 44.2 | 3 | 140
24603 - FLORA - PARQUE CENTRAL LOS ROBLES | 674 | No especificado | Pilote 75 torre 2 | 2025-10-24 | 2025-11-21 | 28 | 31.5 | 42.9 | 136.2 |  | 44.2 | 3 | 136.19
24603 - FLORA - PARQUE CENTRAL LOS ROBLES | 674 | No especificado | Pilote 75 torre 2 | 2025-10-24 | 2025-11-21 | 28 | 31.5 | 45.6 | 144.8 |  | 44.2 | 3 | 144.762
24603 - FLORA - PARQUE CENTRAL LOS ROBLES | 671 | No especificado | Pilote 15 torre 1 | 2025-10-23 | 2025-11-20 | 28 | 31.5 | 42.6 | 135.2 |  | 41.867 | 3 | 135.238
24603 - FLORA - PARQUE CENTRAL LOS ROBLES | 671 | No especificado | Pilote 15 torre 1 | 2025-10-23 | 2025-11-20 | 28 | 31.5 | 41.4 | 131.4 |  | 41.867 | 3 | 131.429
24603 - FLORA - PARQUE CENTRAL LOS ROBLES | 671 | No especificado | Pilote 15 torre 1 | 2025-10-23 | 2025-11-20 | 28 | 31.5 | 41.6 | 132.1 |  | 41.867 | 3 | 132.063
24603 - FLORA - PARQUE CENTRAL LOS ROBLES | 668 | No especificado | Pilote 33 torre 1 | 2025-10-22 | 2025-11-19 | 28 | 31.5 | 30.8 | 97.8 |  | 29.733 | 3 | 97.778
24603 - FLORA - PARQUE CENTRAL LOS ROBLES | 668 | No especificado | Pilote 33 torre 1 | 2025-10-22 | 2025-11-19 | 28 | 31.5 | 29.3 | 93 |  | 29.733 | 3 | 93.016
24603 - FLORA - PARQUE CENTRAL LOS ROBLES | 668 | No especificado | Pilote 33 torre 1 | 2025-10-22 | 2025-11-19 | 28 | 31.5 | 29.1 | 92.4 |  | 29.733 | 3 | 92.381
24603 - FLORA - PARQUE CENTRAL LOS ROBLES | 663 | No especificado | Pilote 19 torre 1 | 2025-10-21 | 2025-11-18 | 28 | 31.5 | 39.2 | 124.4 |  | 39 | 3 | 124.444
24603 - FLORA - PARQUE CENTRAL LOS ROBLES | 663 | No especificado | Pilote 19 torre 1 | 2025-10-21 | 2025-11-18 | 28 | 31.5 | 38.7 | 122.9 |  | 39 | 3 | 122.857
24603 - FLORA - PARQUE CENTRAL LOS ROBLES | 663 | No especificado | Pilote 19 torre 1 | 2025-10-21 | 2025-11-18 | 28 | 31.5 | 39.1 | 124.1 |  | 39 | 3 | 124.127
24603 - FLORA - PARQUE CENTRAL LOS ROBLES | 662 | No especificado | Pilote 47 torre 1 | 2025-10-21 | 2025-11-18 | 28 | 31.5 | 39.7 | 126 |  | 40.067 | 3 | 126.032
24603 - FLORA - PARQUE CENTRAL LOS ROBLES | 662 | No especificado | Pilote 47 torre 1 | 2025-10-21 | 2025-11-18 | 28 | 31.5 | 39.8 | 126.3 |  | 40.067 | 3 | 126.349
24603 - FLORA - PARQUE CENTRAL LOS ROBLES | 662 | No especificado | Pilote 47 torre 1 | 2025-10-21 | 2025-11-18 | 28 | 31.5 | 40.7 | 129.2 |  | 40.067 | 3 | 129.206
24603 - FLORA - PARQUE CENTRAL LOS ROBLES | 659 | No especificado | Pilote 64 torre 1 | 2025-10-20 | 2025-11-17 | 28 | 31.5 | 40.4 | 128.3 |  | 40.5 | 3 | 128.254
24603 - FLORA - PARQUE CENTRAL LOS ROBLES | 659 | No especificado | Pilote 64 torre 1 | 2025-10-20 | 2025-11-17 | 28 | 31.5 | 41 | 130.2 |  | 40.5 | 3 | 130.159
24603 - FLORA - PARQUE CENTRAL LOS ROBLES | 659 | No especificado | Pilote 64 torre 1 | 2025-10-20 | 2025-11-17 | 28 | 31.5 | 40.1 | 127.3 |  | 40.5 | 3 | 127.302
24603 - FLORA - PARQUE CENTRAL LOS ROBLES | 657 | No especificado | Pilote 21 torre 1 | 2025-10-18 | 2025-11-15 | 28 | 31.5 | 39.8 | 126.3 |  | 39.833 | 3 | 126.349
24603 - FLORA - PARQUE CENTRAL LOS ROBLES | 657 | No especificado | Pilote 21 torre 1 | 2025-10-18 | 2025-11-15 | 28 | 31.5 | 40.2 | 127.6 |  | 39.833 | 3 | 127.619
24603 - FLORA - PARQUE CENTRAL LOS ROBLES | 657 | No especificado | Pilote 21 torre 1 | 2025-10-18 | 2025-11-15 | 28 | 31.5 | 39.5 | 125.4 |  | 39.833 | 3 | 125.397
24603 - FLORA - PARQUE CENTRAL LOS ROBLES | 655 | No Especificado | Pilote 4 torre 1 | 2025-10-18 | 2025-11-15 | 28 | 31.5 | 36 | 114.3 |  | 36.033 | 3 | 114.286
24603 - FLORA - PARQUE CENTRAL LOS ROBLES | 655 | No Especificado | Pilote 4 torre 1 | 2025-10-18 | 2025-11-15 | 28 | 31.5 | 35.9 | 114 |  | 36.033 | 3 | 113.968
24603 - FLORA - PARQUE CENTRAL LOS ROBLES | 655 | No Especificado | Pilote 4 torre 1 | 2025-10-18 | 2025-11-15 | 28 | 31.5 | 36.2 | 114.9 |  | 36.033 | 3 | 114.921
24603 - FLORA - PARQUE CENTRAL LOS ROBLES | 650 | No Especificado | Pilote 40 torre 1 | 2025-10-17 | 2025-11-14 | 28 | 31.5 | 47.1 | 149.5 |  | 47.067 | 3 | 149.524
24603 - FLORA - PARQUE CENTRAL LOS ROBLES | 650 | No Especificado | Pilote 40 torre 1 | 2025-10-17 | 2025-11-14 | 28 | 31.5 | 47.7 | 151.4 |  | 47.067 | 3 | 151.429
24603 - FLORA - PARQUE CENTRAL LOS ROBLES | 650 | No Especificado | Pilote 40 torre 1 | 2025-10-17 | 2025-11-14 | 28 | 31.5 | 46.4 | 147.3 |  | 47.067 | 3 | 147.302
24603 - FLORA - PARQUE CENTRAL LOS ROBLES | 649 | No Especificado | Pilote 60 torre 2 | 2025-10-17 | 2025-11-14 | 28 | 31.5 | 46.4 | 147.3 |  | 46.033 | 3 | 147.302
24603 - FLORA - PARQUE CENTRAL LOS ROBLES | 649 | No Especificado | Pilote 60 torre 2 | 2025-10-17 | 2025-11-14 | 28 | 31.5 | 45.8 | 145.4 |  | 46.033 | 3 | 145.397
24603 - FLORA - PARQUE CENTRAL LOS ROBLES | 649 | No Especificado | Pilote 60 torre 2 | 2025-10-17 | 2025-11-14 | 28 | 31.5 | 45.9 | 145.7 |  | 46.033 | 3 | 145.714
24603 - FLORA - PARQUE CENTRAL LOS ROBLES | 646 | No especificado | Pilote 13 torre 1 | 2025-10-16 | 2025-11-13 | 28 | 31.5 | 40.4 | 128.3 |  | 39.533 | 3 | 128.254
24603 - FLORA - PARQUE CENTRAL LOS ROBLES | 646 | No especificado | Pilote 13 torre 1 | 2025-10-16 | 2025-11-13 | 28 | 31.5 | 39.2 | 124.4 |  | 39.533 | 3 | 124.444
24603 - FLORA - PARQUE CENTRAL LOS ROBLES | 646 | No especificado | Pilote 13 torre 1 | 2025-10-16 | 2025-11-13 | 28 | 31.5 | 39 | 123.8 |  | 39.533 | 3 | 123.81
24603 - FLORA - PARQUE CENTRAL LOS ROBLES | 643 | No especificado | Pilote 65 torre 1 | 2025-10-15 | 2025-11-12 | 28 | 31.5 | 38.2 | 121.3 |  | 38.667 | 3 | 121.27
24603 - FLORA - PARQUE CENTRAL LOS ROBLES | 643 | No especificado | Pilote 65 torre 1 | 2025-10-15 | 2025-11-12 | 28 | 31.5 | 38.3 | 121.6 |  | 38.667 | 3 | 121.587
24603 - FLORA - PARQUE CENTRAL LOS ROBLES | 643 | No especificado | Pilote 65 torre 1 | 2025-10-15 | 2025-11-12 | 28 | 31.5 | 39.5 | 125.4 |  | 38.667 | 3 | 125.397
24603 - FLORA - PARQUE CENTRAL LOS ROBLES | 638 | No especificado | Pilote 34 torre 1 | 2025-10-11 | 2025-11-08 | 28 | 31.5 | 38.3 | 121.6 |  | 38.467 | 3 | 121.587
24603 - FLORA - PARQUE CENTRAL LOS ROBLES | 638 | No especificado | Pilote 34 torre 1 | 2025-10-11 | 2025-11-08 | 28 | 31.5 | 38.7 | 122.9 |  | 38.467 | 3 | 122.857
24603 - FLORA - PARQUE CENTRAL LOS ROBLES | 638 | No especificado | Pilote 34 torre 1 | 2025-10-11 | 2025-11-08 | 28 | 31.5 | 38.4 | 121.9 |  | 38.467 | 3 | 121.905
24603 - FLORA - PARQUE CENTRAL LOS ROBLES | 637 | No especificado | Pilote 16 torre 1 | 2025-10-11 | 2025-11-08 | 28 | 31.5 | 32.2 | 102.2 |  | 33.433 | 3 | 102.222
24603 - FLORA - PARQUE CENTRAL LOS ROBLES | 637 | No especificado | Pilote 16 torre 1 | 2025-10-11 | 2025-11-08 | 28 | 31.5 | 34 | 107.9 |  | 33.433 | 3 | 107.937
24603 - FLORA - PARQUE CENTRAL LOS ROBLES | 637 | No especificado | Pilote 16 torre 1 | 2025-10-11 | 2025-11-08 | 28 | 31.5 | 34.1 | 108.3 |  | 33.433 | 3 | 108.254
24603 - FLORA - PARQUE CENTRAL LOS ROBLES | 636 | No especificado | Pilote 66 torre 1 | 2025-10-10 | 2025-11-07 | 28 | 31.5 | 33.2 | 105.4 |  | 33.633 | 3 | 105.397
24603 - FLORA - PARQUE CENTRAL LOS ROBLES | 636 | No especificado | Pilote 66 torre 1 | 2025-10-10 | 2025-11-07 | 28 | 31.5 | 33.4 | 106 |  | 33.633 | 3 | 106.032
24603 - FLORA - PARQUE CENTRAL LOS ROBLES | 636 | No especificado | Pilote 66 torre 1 | 2025-10-10 | 2025-11-07 | 28 | 31.5 | 34.3 | 108.9 |  | 33.633 | 3 | 108.889
24603 - FLORA - PARQUE CENTRAL LOS ROBLES | 635 | No especificado | Pilote 27 torre 2 | 2025-10-10 | 2025-11-07 | 28 | 31.5 | 32.2 | 102.2 |  | 32.467 | 3 | 102.222
24603 - FLORA - PARQUE CENTRAL LOS ROBLES | 635 | No especificado | Pilote 27 torre 2 | 2025-10-10 | 2025-11-07 | 28 | 31.5 | 33.3 | 105.7 |  | 32.467 | 3 | 105.714
24603 - FLORA - PARQUE CENTRAL LOS ROBLES | 635 | No especificado | Pilote 27 torre 2 | 2025-10-10 | 2025-11-07 | 28 | 31.5 | 31.9 | 101.3 |  | 32.467 | 3 | 101.27
24603 - FLORA - PARQUE CENTRAL LOS ROBLES | 633 | No especificado | Pilote 49 torre 1 | 2025-10-09 | 2025-11-06 | 28 | 31.5 | 34.9 | 110.8 |  | 34.733 | 3 | 110.794
24603 - FLORA - PARQUE CENTRAL LOS ROBLES | 633 | No especificado | Pilote 49 torre 1 | 2025-10-09 | 2025-11-06 | 28 | 31.5 | 35.3 | 112.1 |  | 34.733 | 3 | 112.063
24603 - FLORA - PARQUE CENTRAL LOS ROBLES | 633 | No especificado | Pilote 49 torre 1 | 2025-10-09 | 2025-11-06 | 28 | 31.5 | 34 | 107.9 |  | 34.733 | 3 | 107.937
24603 - FLORA - PARQUE CENTRAL LOS ROBLES | 629 | No especificado | Pilote 23 torre 1 | 2025-10-08 | 2025-11-05 | 28 | 31.5 | 44.2 | 140.3 |  | 44.033 | 3 | 140.317
24603 - FLORA - PARQUE CENTRAL LOS ROBLES | 629 | No especificado | Pilote 23 torre 1 | 2025-10-08 | 2025-11-05 | 28 | 31.5 | 43.7 | 138.7 |  | 44.033 | 3 | 138.73
24603 - FLORA - PARQUE CENTRAL LOS ROBLES | 629 | No especificado | Pilote 23 torre 1 | 2025-10-08 | 2025-11-05 | 28 | 31.5 | 44.2 | 140.3 |  | 44.033 | 3 | 140.317
24603 - FLORA - PARQUE CENTRAL LOS ROBLES | 625 |  | Pilote 11 torre 1 | 2025-10-07 | 2025-11-04 | 28 | 31.5 | 33.5 | 106.3 |  | 33.5 | 3 | 106.349
24603 - FLORA - PARQUE CENTRAL LOS ROBLES | 625 |  | Pilote 11 torre 1 | 2025-10-07 | 2025-11-04 | 28 | 31.5 | 32.7 | 103.8 |  | 33.5 | 3 | 103.81
24603 - FLORA - PARQUE CENTRAL LOS ROBLES | 625 |  | Pilote 11 torre 1 | 2025-10-07 | 2025-11-04 | 28 | 31.5 | 34.3 | 108.9 |  | 33.5 | 3 | 108.889
24603 - FLORA - PARQUE CENTRAL LOS ROBLES | 614 | No especificado | Pilote 12 torre 1 | 2025-10-03 | 2025-10-31 | 28 | 31.5 | 38.7 | 122.9 |  | 38.567 | 3 | 122.857
24603 - FLORA - PARQUE CENTRAL LOS ROBLES | 614 | No especificado | Pilote 12 torre 1 | 2025-10-03 | 2025-10-31 | 28 | 31.5 | 38.8 | 123.2 |  | 38.567 | 3 | 123.175
24603 - FLORA - PARQUE CENTRAL LOS ROBLES | 614 | No especificado | Pilote 12 torre 1 | 2025-10-03 | 2025-10-31 | 28 | 31.5 | 38.2 | 121.3 |  | 38.567 | 3 | 121.27
24603 - FLORA - PARQUE CENTRAL LOS ROBLES | 600 | No especificado | Pilote 28 torre 1 | 2025-09-26 | 2025-10-24 | 28 | 31.5 | 33.7 | 107 |  | 33.167 | 3 | 106.984
24603 - FLORA - PARQUE CENTRAL LOS ROBLES | 600 | No especificado | Pilote 28 torre 1 | 2025-09-26 | 2025-10-24 | 28 | 31.5 | 32.8 | 104.1 |  | 33.167 | 3 | 104.127
24603 - FLORA - PARQUE CENTRAL LOS ROBLES | 600 | No especificado | Pilote 28 torre 1 | 2025-09-26 | 2025-10-24 | 28 | 31.5 | 33 | 104.8 |  | 33.167 | 3 | 104.762
24603 - FLORA - PARQUE CENTRAL LOS ROBLES | 598 | No especificado | Pilote 58 torre 1 | 2025-09-25 | 2025-10-23 | 28 | 31.5 | 36.1 | 114.6 |  | 35.9 | 3 | 114.603
24603 - FLORA - PARQUE CENTRAL LOS ROBLES | 598 | No especificado | Pilote 58 torre 1 | 2025-09-25 | 2025-10-23 | 28 | 31.5 | 36 | 114.3 |  | 35.9 | 3 | 114.286
24603 - FLORA - PARQUE CENTRAL LOS ROBLES | 598 | No especificado | Pilote 58 torre 1 | 2025-09-25 | 2025-10-23 | 28 | 31.5 | 35.6 | 113 |  | 35.9 | 3 | 113.016
24603 - FLORA - PARQUE CENTRAL LOS ROBLES | 597 | No especificado | Pilote 02 torre 1 | 2025-09-25 | 2025-10-23 | 28 | 31.5 | 33.6 | 106.7 |  | 33 | 3 | 106.667
24603 - FLORA - PARQUE CENTRAL LOS ROBLES | 597 | No especificado | Pilote 02 torre 1 | 2025-09-25 | 2025-10-23 | 28 | 31.5 | 32.3 | 102.5 |  | 33 | 3 | 102.54
24603 - FLORA - PARQUE CENTRAL LOS ROBLES | 597 | No especificado | Pilote 02 torre 1 | 2025-09-25 | 2025-10-23 | 28 | 31.5 | 33.1 | 105.1 |  | 33 | 3 | 105.079
24603 - FLORA - PARQUE CENTRAL LOS ROBLES | 621 | 4500 | Pilote 57 torre 1 | 2025-10-06 | 2025-11-03 | 28 | 31.5 | 39.6 | 125.7 |  | 39.5 | 3 | 125.714
24603 - FLORA - PARQUE CENTRAL LOS ROBLES | 621 | 4500 | Pilote 57 torre 1 | 2025-10-06 | 2025-11-03 | 28 | 31.5 | 39.3 | 124.8 |  | 39.5 | 3 | 124.762
24603 - FLORA - PARQUE CENTRAL LOS ROBLES | 621 | 4500 | Pilote 57 torre 1 | 2025-10-06 | 2025-11-03 | 28 | 31.5 | 39.6 | 125.7 |  | 39.5 | 3 | 125.714
24603 - FLORA - PARQUE CENTRAL LOS ROBLES | 592 | No especificado | Pilote 17 torre 1 | 2025-09-24 | 2025-10-22 | 28 | 31.5 | 30.4 | 96.5 |  | 30.833 | 3 | 96.508
24603 - FLORA - PARQUE CENTRAL LOS ROBLES | 592 | No especificado | Pilote 17 torre 1 | 2025-09-24 | 2025-10-22 | 28 | 31.5 | 31.1 | 98.7 |  | 30.833 | 3 | 98.73
24603 - FLORA - PARQUE CENTRAL LOS ROBLES | 592 | No especificado | Pilote 17 torre 1 | 2025-09-24 | 2025-10-22 | 28 | 31.5 | 31 | 98.4 |  | 30.833 | 3 | 98.413
24603 - FLORA - PARQUE CENTRAL LOS ROBLES | 590 | No especificado | Pilote 14 torre 1 | 2025-09-23 | 2025-10-21 | 28 | 31.5 | 37 | 117.5 |  | 37.167 | 3 | 117.46
24603 - FLORA - PARQUE CENTRAL LOS ROBLES | 590 | No especificado | Pilote 14 torre 1 | 2025-09-23 | 2025-10-21 | 28 | 31.5 | 37 | 117.5 |  | 37.167 | 3 | 117.46
24603 - FLORA - PARQUE CENTRAL LOS ROBLES | 590 | No especificado | Pilote 14 torre 1 | 2025-09-23 | 2025-10-21 | 28 | 31.5 | 37.5 | 119 |  | 37.167 | 3 | 119.048
24603 - FLORA - PARQUE CENTRAL LOS ROBLES | 588 | No especificado | Pilote 59 torre 1 | 2025-09-22 | 2025-10-20 | 28 | 31.5 | 35 | 111.1 |  | 35 | 3 | 111.111
24603 - FLORA - PARQUE CENTRAL LOS ROBLES | 588 | No especificado | Pilote 59 torre 1 | 2025-09-22 | 2025-10-20 | 28 | 31.5 | 35.2 | 111.7 |  | 35 | 3 | 111.746
24603 - FLORA - PARQUE CENTRAL LOS ROBLES | 588 | No especificado | Pilote 59 torre 1 | 2025-09-22 | 2025-10-20 | 28 | 31.5 | 34.8 | 110.5 |  | 35 | 3 | 110.476
24603 - FLORA - PARQUE CENTRAL LOS ROBLES | 586 |  | Pilote 18 torre 1 | 2025-09-20 | 2025-10-18 | 28 | 31.5 | 32.7 | 103.8 |  | 32.567 | 3 | 103.81
24603 - FLORA - PARQUE CENTRAL LOS ROBLES | 586 | No especificado | Pilote 18 torre 1 | 2025-09-20 | 2025-10-18 | 28 | 31.5 | 33 | 104.8 |  | 32.567 | 3 | 104.762
24603 - FLORA - PARQUE CENTRAL LOS ROBLES | 586 | No especificado | Pilote 18 torre 1 | 2025-09-20 | 2025-10-18 | 28 | 31.5 | 32 | 101.6 |  | 32.567 | 3 | 101.587
24603 - FLORA - PARQUE CENTRAL LOS ROBLES | 583 | No especificado | Pilote 01 Torre 1 | 2025-09-19 | 2025-10-17 | 28 | 31.5 | 32.7 | 103.8 |  | 32.5 | 3 | 103.81
24603 - FLORA - PARQUE CENTRAL LOS ROBLES | 583 | No especificado | Pilote 01 Torre 1 | 2025-09-19 | 2025-10-17 | 28 | 31.5 | 31.9 | 101.3 |  | 32.5 | 3 | 101.27
24603 - FLORA - PARQUE CENTRAL LOS ROBLES | 583 | No especificado | Pilote 01 Torre 1 | 2025-09-19 | 2025-10-17 | 28 | 31.5 | 32.9 | 104.4 |  | 32.5 | 3 | 104.444
24603 - FLORA - PARQUE CENTRAL LOS ROBLES | 579 | No especificado | Pilote 24 Torre 1 | 2025-09-18 | 2025-10-16 | 28 | 31.5 | 33.3 | 105.7 |  | 32.9 | 3 | 105.714
24603 - FLORA - PARQUE CENTRAL LOS ROBLES | 579 | No especificado | Pilote 24 Torre 1 | 2025-09-18 | 2025-10-16 | 28 | 31.5 | 32.4 | 102.9 |  | 32.9 | 3 | 102.857
24603 - FLORA - PARQUE CENTRAL LOS ROBLES | 579 | No especificado | Pilote 24 Torre 1 | 2025-09-18 | 2025-10-16 | 28 | 31.5 | 33 | 104.8 |  | 32.9 | 3 | 104.762
24603 - FLORA - PARQUE CENTRAL LOS ROBLES | 576 | No especificado | Pilote 10 torre 1 | 2025-09-17 | 2025-10-15 | 28 | 31.5 | 34.9 | 110.8 |  | 35 | 3 | 110.794
24603 - FLORA - PARQUE CENTRAL LOS ROBLES | 576 | No especificado | Pilote 10 torre 1 | 2025-09-17 | 2025-10-15 | 28 | 31.5 | 35.2 | 111.7 |  | 35 | 3 | 111.746
24603 - FLORA - PARQUE CENTRAL LOS ROBLES | 576 | No especificado | Pilote 10 torre 1 | 2025-09-17 | 2025-10-15 | 28 | 31.5 | 34.9 | 110.8 |  | 35 | 3 | 110.794
24603 - FLORA - PARQUE CENTRAL LOS ROBLES | 575 | No especificado | Pilote 54 torre 1 | 2025-09-16 | 2025-10-14 | 28 | 31.5 | 45.5 | 144.4 |  | 45.233 | 3 | 144.444
24603 - FLORA - PARQUE CENTRAL LOS ROBLES | 575 | No especificado | Pilote 54 torre 1 | 2025-09-16 | 2025-10-14 | 28 | 31.5 | 45.2 | 143.5 |  | 45.233 | 3 | 143.492
24603 - FLORA - PARQUE CENTRAL LOS ROBLES | 575 | No especificado | Pilote 54 torre 1 | 2025-09-16 | 2025-10-14 | 28 | 31.5 | 45 | 142.9 |  | 45.233 | 3 | 142.857
24603 - FLORA - PARQUE CENTRAL LOS ROBLES | 571 | No especificado | Pilote 09 torre 1 | 2025-09-15 | 2025-10-13 | 28 | 31.5 | 41.1 | 130.5 |  | 40.7 | 3 | 130.476
24603 - FLORA - PARQUE CENTRAL LOS ROBLES | 571 | No especificado | Pilote 09 torre 1 | 2025-09-15 | 2025-10-13 | 28 | 31.5 | 40.2 | 127.6 |  | 40.7 | 3 | 127.619
24603 - FLORA - PARQUE CENTRAL LOS ROBLES | 571 | No especificado | Pilote 09 torre 1 | 2025-09-15 | 2025-10-13 | 28 | 31.5 | 40.8 | 129.5 |  | 40.7 | 3 | 129.524
24603 - FLORA - PARQUE CENTRAL LOS ROBLES | 569 | No especificado | Pilote 60 torre 1 | 2025-09-13 | 2025-10-11 | 28 | 31.5 | 56.7 | 180 |  | 56.767 | 3 | 180
24603 - FLORA - PARQUE CENTRAL LOS ROBLES | 569 | No especificado | Pilote 60 torre 1 | 2025-09-13 | 2025-10-11 | 28 | 31.5 | 56.3 | 178.7 |  | 56.767 | 3 | 178.73
24603 - FLORA - PARQUE CENTRAL LOS ROBLES | 569 | No especificado | Pilote 60 torre 1 | 2025-09-13 | 2025-10-11 | 28 | 31.5 | 57.3 | 181.9 |  | 56.767 | 3 | 181.905
24603 - FLORA - PARQUE CENTRAL LOS ROBLES | 567 | No especificado | Pilote 22 torre 1 | 2025-09-12 | 2025-10-10 | 28 | 31.5 | 40.5 | 128.6 |  | 40.667 | 3 | 128.571
24603 - FLORA - PARQUE CENTRAL LOS ROBLES | 567 | No especificado | Pilote 22 torre 1 | 2025-09-12 | 2025-10-10 | 28 | 31.5 | 41.2 | 130.8 |  | 40.667 | 3 | 130.794
24603 - FLORA - PARQUE CENTRAL LOS ROBLES | 567 | No especificado | Pilote 22 torre 1 | 2025-09-12 | 2025-10-10 | 28 | 31.5 | 40.3 | 127.9 |  | 40.667 | 3 | 127.937
24603 - FLORA - PARQUE CENTRAL LOS ROBLES | 566 | No especificado | Pilote 8 torre 1 | 2025-09-12 | 2025-10-10 | 28 | 31.5 | 41.6 | 132.1 |  | 41.767 | 3 | 132.063
24603 - FLORA - PARQUE CENTRAL LOS ROBLES | 566 | No especificado | Pilote 8 torre 1 | 2025-09-12 | 2025-10-10 | 28 | 31.5 | 42.3 | 134.3 |  | 41.767 | 3 | 134.286
24603 - FLORA - PARQUE CENTRAL LOS ROBLES | 566 | No especificado | Pilote 8 torre 1 | 2025-09-12 | 2025-10-10 | 28 | 31.5 | 41.4 | 131.4 |  | 41.767 | 3 | 131.429
24603 - FLORA - PARQUE CENTRAL LOS ROBLES | 563 | No especificado | Pilote 74 torre 2 | 2025-09-11 | 2025-10-09 | 28 | 31.5 | 39.9 | 126.7 |  | 39.733 | 3 | 126.667
24603 - FLORA - PARQUE CENTRAL LOS ROBLES | 563 | No especificado | Pilote 74 torre 2 | 2025-09-11 | 2025-10-09 | 28 | 31.5 | 39.8 | 126.3 |  | 39.733 | 3 | 126.349
24603 - FLORA - PARQUE CENTRAL LOS ROBLES | 563 | No especificado | Pilote 74 torre 2 | 2025-09-11 | 2025-10-09 | 28 | 31.5 | 39.5 | 125.4 |  | 39.733 | 3 | 125.397
24603 - FLORA - PARQUE CENTRAL LOS ROBLES | 558 | No especificado | Pilote 44 torre 1 | 2025-09-09 | 2025-10-07 | 28 | 31.5 | 42.4 | 134.6 |  | 43.2 | 3 | 134.603
24603 - FLORA - PARQUE CENTRAL LOS ROBLES | 558 | No especificado | Pilote 44 torre 1 | 2025-09-09 | 2025-10-07 | 28 | 31.5 | 44.4 | 141 |  | 43.2 | 3 | 140.952
24603 - FLORA - PARQUE CENTRAL LOS ROBLES | 558 | No especificado | Pilote 44 torre 1 | 2025-09-09 | 2025-10-07 | 28 | 31.5 | 42.8 | 135.9 |  | 43.2 | 3 | 135.873
24603 - FLORA - PARQUE CENTRAL LOS ROBLES | 555 | No especificado | Pilote 46 torre 2 | 2025-09-08 | 2025-10-06 | 28 | 31.5 | 46.3 | 147 |  | 46.4 | 3 | 146.984
24603 - FLORA - PARQUE CENTRAL LOS ROBLES | 555 | No especificado | Pilote 46 torre 2 | 2025-09-08 | 2025-10-06 | 28 | 31.5 | 46 | 146 |  | 46.4 | 3 | 146.032
24603 - FLORA - PARQUE CENTRAL LOS ROBLES | 555 | No especificado | Pilote 46 torre 2 | 2025-09-08 | 2025-10-06 | 28 | 31.5 | 46.9 | 148.9 |  | 46.4 | 3 | 148.889
24603 - FLORA - PARQUE CENTRAL LOS ROBLES | 549 | 4500 | Pilote 48 torre 1 | 2025-09-05 | 2025-10-03 | 28 | 31.5 | 35.3 | 112.1 |  | 35.133 | 3 | 112.063
24603 - FLORA - PARQUE CENTRAL LOS ROBLES | 549 | 4500 | Pilote 48 torre 1 | 2025-09-05 | 2025-10-03 | 28 | 31.5 | 35.6 | 113 |  | 35.133 | 3 | 113.016
24603 - FLORA - PARQUE CENTRAL LOS ROBLES | 549 | 4500 | Pilote 48 torre 1 | 2025-09-05 | 2025-10-03 | 28 | 31.5 | 34.5 | 109.5 |  | 35.133 | 3 | 109.524
24603 - FLORA - PARQUE CENTRAL LOS ROBLES | 547 | 4500 | Pilote 5 torre 1 | 2025-09-04 | 2025-10-02 | 28 | 31.5 | 37.6 | 119.4 |  | 36.733 | 3 | 119.365
24603 - FLORA - PARQUE CENTRAL LOS ROBLES | 547 | 4500 | Pilote 5 torre 1 | 2025-09-04 | 2025-10-02 | 28 | 31.5 | 36.5 | 115.9 |  | 36.733 | 3 | 115.873
24603 - FLORA - PARQUE CENTRAL LOS ROBLES | 547 | 4500 | Pilote 5 torre 1 | 2025-09-04 | 2025-10-02 | 28 | 31.5 | 36.1 | 114.6 |  | 36.733 | 3 | 114.603
24603 - FLORA - PARQUE CENTRAL LOS ROBLES | 546 | 4500 | Pilote 34 torre 2 | 2025-09-04 | 2025-10-02 | 28 | 31.5 | 41.8 | 132.7 |  | 41.1 | 3 | 132.698
24603 - FLORA - PARQUE CENTRAL LOS ROBLES | 546 | 4500 | Pilote 34 torre 2 | 2025-09-04 | 2025-10-02 | 28 | 31.5 | 41.2 | 130.8 |  | 41.1 | 3 | 130.794
24603 - FLORA - PARQUE CENTRAL LOS ROBLES | 546 | 4500 | Pilote 34 torre 2 | 2025-09-04 | 2025-10-02 | 28 | 31.5 | 40.3 | 127.9 |  | 41.1 | 3 | 127.937
24603 - FLORA - PARQUE CENTRAL LOS ROBLES | 543 | No especificado | Pilote 56 Torre 2 | 2025-09-03 | 2025-10-01 | 28 | 31.5 | 38.8 | 123.2 |  | 38.533 | 3 | 123.175
24603 - FLORA - PARQUE CENTRAL LOS ROBLES | 543 | No especificado | Pilote 56 Torre 2 | 2025-09-03 | 2025-10-01 | 28 | 31.5 | 39 | 123.8 |  | 38.533 | 3 | 123.81
24603 - FLORA - PARQUE CENTRAL LOS ROBLES | 543 | No especificado | Pilote 56 Torre 2 | 2025-09-03 | 2025-10-01 | 28 | 31.5 | 37.8 | 120 |  | 38.533 | 3 | 120
24603 - FLORA - PARQUE CENTRAL LOS ROBLES | 540 | No especificado | Pilote 70 Torre 2 | 2025-09-02 | 2025-09-30 | 28 | 31.5 | 43.2 | 137.1 |  | 42.9 | 3 | 137.143
24603 - FLORA - PARQUE CENTRAL LOS ROBLES | 540 | No especificado | Pilote 70 Torre 2 | 2025-09-02 | 2025-09-30 | 28 | 31.5 | 42.9 | 136.2 |  | 42.9 | 3 | 136.19
24603 - FLORA - PARQUE CENTRAL LOS ROBLES | 540 | No especificado | Pilote 70 Torre 2 | 2025-09-02 | 2025-09-30 | 28 | 31.5 | 42.6 | 135.2 |  | 42.9 | 3 | 135.238
24603 - FLORA - PARQUE CENTRAL LOS ROBLES | 537 | No especificado | Pilote 42 torre 2 | 2025-08-30 | 2025-09-27 | 28 | 31.5 | 50.3 | 159.7 |  | 49.633 | 3 | 159.683
24603 - FLORA - PARQUE CENTRAL LOS ROBLES | 537 | No especificado | Pilote 42 torre 2 | 2025-08-30 | 2025-09-27 | 28 | 31.5 | 49.2 | 156.2 |  | 49.633 | 3 | 156.19
24603 - FLORA - PARQUE CENTRAL LOS ROBLES | 537 | No especificado | Pilote 42 torre 2 | 2025-08-30 | 2025-09-27 | 28 | 31.5 | 49.4 | 156.8 |  | 49.633 | 3 | 156.825
24603 - FLORA - PARQUE CENTRAL LOS ROBLES | 534 | No especificado | Pilote 37 torre 1 | 2025-08-29 | 2025-09-26 | 28 | 31.5 | 39.5 | 125.4 |  | 39 | 3 | 125.397
24603 - FLORA - PARQUE CENTRAL LOS ROBLES | 534 | No especificado | Pilote 37 torre 1 | 2025-08-29 | 2025-09-26 | 28 | 31.5 | 38.5 | 122.2 |  | 39 | 3 | 122.222
24603 - FLORA - PARQUE CENTRAL LOS ROBLES | 534 | No especificado | Pilote 37 torre 1 | 2025-08-29 | 2025-09-26 | 28 | 31.5 | 39 | 123.8 |  | 39 | 3 | 123.81
24603 - FLORA - PARQUE CENTRAL LOS ROBLES | 532 | No especificado | Pilote 04 torre 2 | 2025-08-28 | 2025-09-25 | 28 | 31.5 | 48.3 | 153.3 |  | 47.667 | 3 | 153.333
24603 - FLORA - PARQUE CENTRAL LOS ROBLES | 532 | No especificado | Pilote 04 torre 2 | 2025-08-28 | 2025-09-25 | 28 | 31.5 | 47.1 | 149.5 |  | 47.667 | 3 | 149.524
24603 - FLORA - PARQUE CENTRAL LOS ROBLES | 532 | No especificado | Pilote 04 torre 2 | 2025-08-28 | 2025-09-25 | 28 | 31.5 | 47.6 | 151.1 |  | 47.667 | 3 | 151.111
24603 - FLORA - PARQUE CENTRAL LOS ROBLES | 528 | No especificado | Pilote 69 torre 2 | 2025-08-28 | 2025-09-25 | 28 | 31.5 | 42 | 133.3 |  | 41.467 | 3 | 133.333
24603 - FLORA - PARQUE CENTRAL LOS ROBLES | 528 | No especificado | Pilote 69 torre 2 | 2025-08-28 | 2025-09-25 | 28 | 31.5 | 41 | 130.2 |  | 41.467 | 3 | 130.159
24603 - FLORA - PARQUE CENTRAL LOS ROBLES | 528 | No especificado | Pilote 69 torre 2 | 2025-08-28 | 2025-09-25 | 28 | 31.5 | 41.4 | 131.4 |  | 41.467 | 3 | 131.429
24603 - FLORA - PARQUE CENTRAL LOS ROBLES | 524 | No especificado | Pilote 53 torre 1 | 2025-08-27 | 2025-09-24 | 28 | 31.5 | 48 | 152.4 |  | 47.6 | 3 | 152.381
24603 - FLORA - PARQUE CENTRAL LOS ROBLES | 524 | No especificado | Pilote 53 torre 1 | 2025-08-27 | 2025-09-24 | 28 | 31.5 | 47 | 149.2 |  | 47.6 | 3 | 149.206
24603 - FLORA - PARQUE CENTRAL LOS ROBLES | 524 | No especificado | Pilote 53 torre 1 | 2025-08-27 | 2025-09-24 | 28 | 31.5 | 47.8 | 151.7 |  | 47.6 | 3 | 151.746
24603 - FLORA - PARQUE CENTRAL LOS ROBLES | 523 | No especificado | Pilote 67 torre 2 | 2025-08-27 | 2025-09-24 | 28 | 31.5 | 39.4 | 125.1 |  | 38.767 | 3 | 125.079
24603 - FLORA - PARQUE CENTRAL LOS ROBLES | 523 | No especificado | Pilote 67 torre 2 | 2025-08-27 | 2025-09-24 | 28 | 31.5 | 38.3 | 121.6 |  | 38.767 | 3 | 121.587
24603 - FLORA - PARQUE CENTRAL LOS ROBLES | 523 | No especificado | Pilote 67 torre 2 | 2025-08-27 | 2025-09-24 | 28 | 31.5 | 38.6 | 122.5 |  | 38.767 | 3 | 122.54
24603 - FLORA - PARQUE CENTRAL LOS ROBLES | 520 | No especificado | Pilote 58 torre 2 | 2025-08-26 | 2025-09-23 | 28 | 31.5 | 47.2 | 149.8 |  | 46.533 | 3 | 149.841
24603 - FLORA - PARQUE CENTRAL LOS ROBLES | 520 | No especificado | Pilote 58 torre 2 | 2025-08-26 | 2025-09-23 | 28 | 31.5 | 45.9 | 145.7 |  | 46.533 | 3 | 145.714
24603 - FLORA - PARQUE CENTRAL LOS ROBLES | 520 | No especificado | Pilote 58 torre 2 | 2025-08-26 | 2025-09-23 | 28 | 31.5 | 46.5 | 147.6 |  | 46.533 | 3 | 147.619
24603 - FLORA - PARQUE CENTRAL LOS ROBLES | 514 | No especificado | Pilote 54 torre 2 | 2025-08-23 | 2025-09-20 | 28 | 31.5 | 43.4 | 137.8 |  | 42.933 | 3 | 137.778
24603 - FLORA - PARQUE CENTRAL LOS ROBLES | 514 | No especificado | Pilote 54 torre 2 | 2025-08-23 | 2025-09-20 | 28 | 31.5 | 42.4 | 134.6 |  | 42.933 | 3 | 134.603
24603 - FLORA - PARQUE CENTRAL LOS ROBLES | 514 | No especificado | Pilote 54 torre 2 | 2025-08-23 | 2025-09-20 | 28 | 31.5 | 43 | 136.5 |  | 42.933 | 3 | 136.508
24603 - FLORA - PARQUE CENTRAL LOS ROBLES | 505 | No especificado | Pilote 59 Torre 2 | 2025-08-21 | 2025-09-18 | 28 | 31.5 | 42.3 | 134.3 |  | 41.633 | 3 | 134.286
24603 - FLORA - PARQUE CENTRAL LOS ROBLES | 505 | No especificado | Pilote 59 Torre 2 | 2025-08-21 | 2025-09-18 | 28 | 31.5 | 41.8 | 132.7 |  | 41.633 | 3 | 132.698
24603 - FLORA - PARQUE CENTRAL LOS ROBLES | 505 | No especificado | Pilote 59 Torre 2 | 2025-08-21 | 2025-09-18 | 28 | 31.5 | 40.8 | 129.5 |  | 41.633 | 3 | 129.524
24603 - FLORA - PARQUE CENTRAL LOS ROBLES | 502 | No especificado | Pilote 3 torre 1 | 2025-08-20 | 2025-09-17 | 28 | 31.5 | 40.6 | 128.9 |  | 40.6 | 3 | 128.889
24603 - FLORA - PARQUE CENTRAL LOS ROBLES | 502 | No especificado | Pilote 3 torre 1 | 2025-08-20 | 2025-09-17 | 28 | 31.5 | 40.8 | 129.5 |  | 40.6 | 3 | 129.524
24603 - FLORA - PARQUE CENTRAL LOS ROBLES | 502 | No especificado | Pilote 3 torre 1 | 2025-08-20 | 2025-09-17 | 28 | 31.5 | 40.4 | 128.3 |  | 40.6 | 3 | 128.254
24603 - FLORA - PARQUE CENTRAL LOS ROBLES | 501 | No especificado | Pilote 57 torre 2 | 2025-08-20 | 2025-09-17 | 28 | 31.5 | 41.3 | 131.1 |  | 40.7 | 3 | 131.111
24603 - FLORA - PARQUE CENTRAL LOS ROBLES | 501 | No especificado | Pilote 57 torre 2 | 2025-08-20 | 2025-09-17 | 28 | 31.5 | 40.1 | 127.3 |  | 40.7 | 3 | 127.302
24603 - FLORA - PARQUE CENTRAL LOS ROBLES | 501 | No especificado | Pilote 57 torre 2 | 2025-08-20 | 2025-09-17 | 28 | 31.5 | 40.7 | 129.2 |  | 40.7 | 3 | 129.206
24603 - FLORA - PARQUE CENTRAL LOS ROBLES | 494 | No especificado | Pilote 68 torre 2 | 2025-08-15 | 2025-09-12 | 28 | 31.5 | 49.6 | 157.5 |  | 49.167 | 3 | 157.46
24603 - FLORA - PARQUE CENTRAL LOS ROBLES | 494 | No especificado | Pilote 68 torre 2 | 2025-08-15 | 2025-09-12 | 28 | 31.5 | 49.2 | 156.2 |  | 49.167 | 3 | 156.19
24603 - FLORA - PARQUE CENTRAL LOS ROBLES | 494 | No especificado | Pilote 68 torre 2 | 2025-08-15 | 2025-09-12 | 28 | 31.5 | 48.7 | 154.6 |  | 49.167 | 3 | 154.603
24603 - FLORA - PARQUE CENTRAL LOS ROBLES | 490 | No especificado | Pilote 72 torre 2 | 2025-08-14 | 2025-09-11 | 28 | 31.5 | 44.9 | 142.5 |  | 44.767 | 3 | 142.54
24603 - FLORA - PARQUE CENTRAL LOS ROBLES | 490 | No especificado | Pilote 72 torre 2 | 2025-08-14 | 2025-09-11 | 28 | 31.5 | 44.8 | 142.2 |  | 44.767 | 3 | 142.222
24603 - FLORA - PARQUE CENTRAL LOS ROBLES | 490 | No especificado | Pilote 72 torre 2 | 2025-08-14 | 2025-09-11 | 28 | 31.5 | 44.6 | 141.6 |  | 44.767 | 3 | 141.587
24603 - FLORA - PARQUE CENTRAL LOS ROBLES | 485 | No especificado | Pilote 25 torre 2 | 2025-08-13 | 2025-09-10 | 28 | 31.5 | 27.7 | 87.9 |  | 27.2 | 3 | 87.937
24603 - FLORA - PARQUE CENTRAL LOS ROBLES | 485 | No especificado | Pilote 25 torre 2 | 2025-08-13 | 2025-09-10 | 28 | 31.5 | 26.8 | 85.1 |  | 27.2 | 3 | 85.079
24603 - FLORA - PARQUE CENTRAL LOS ROBLES | 485 | No especificado | Pilote 25 torre 2 | 2025-08-13 | 2025-09-10 | 28 | 31.5 | 27.1 | 86 |  | 27.2 | 3 | 86.032
24603 - FLORA - PARQUE CENTRAL LOS ROBLES | 482 | No especificado | Pilote 72 torre 2 | 2025-08-12 | 2025-09-09 | 28 | 31.5 | 47.4 | 150.5 |  | 47.567 | 3 | 150.476
24603 - FLORA - PARQUE CENTRAL LOS ROBLES | 482 | No especificado | Pilote 72 torre 2 | 2025-08-12 | 2025-09-09 | 28 | 31.5 | 48.2 | 153 |  | 47.567 | 3 | 153.016
24603 - FLORA - PARQUE CENTRAL LOS ROBLES | 482 | No especificado | Pilote 72 torre 2 | 2025-08-12 | 2025-09-09 | 28 | 31.5 | 47.1 | 149.5 |  | 47.567 | 3 | 149.524
24603 - FLORA - PARQUE CENTRAL LOS ROBLES | 914 | Tremie | Pilote T3, T2 | 2026-02-05 | 2026-03-05 | 28 | 31.3 | 32.2 | 103.9 |  | 32.4 | 3 | 102.875
24603 - FLORA - PARQUE CENTRAL LOS ROBLES | 914 | Tremie | Pilote T3, T2 | 2026-02-05 | 2026-03-05 | 28 | 31.3 | 32.6 | 105.2 |  | 32.4 | 3 | 104.153
24603 - FLORA - PARQUE CENTRAL LOS ROBLES | 914 | Tremie | Pilote T3, T2 | 2026-02-05 | 2026-03-05 | 28 | 31.3 | 32.4 | 104.5 |  | 32.4 | 3 | 103.514
24603 - FLORA - PARQUE CENTRAL LOS ROBLES | 1031 | Ptico | Placa T1 cimentación ejes 8 - 11 / A - L | 2026-05-05 | 2026-06-02 | 28 | 31 | 39.2 | 126.5 | PLACA | 38.633 | 3 | 126.452
24603 - FLORA - PARQUE CENTRAL LOS ROBLES | 1031 | Ptico | Placa T1 cimentación ejes 8 - 11 / A - L | 2026-05-05 | 2026-06-02 | 28 | 31 | 38.2 | 123.2 | PLACA | 38.633 | 3 | 123.226
24603 - FLORA - PARQUE CENTRAL LOS ROBLES | 1031 | Ptico | Placa T1 cimentación ejes 8 - 11 / A - L | 2026-05-05 | 2026-06-02 | 28 | 31 | 38.5 | 124.2 | PLACA | 38.633 | 3 | 124.194
24603 - FLORA - PARQUE CENTRAL LOS ROBLES | 1013 | No especificado | Cimentación T1 ejes 11 - 15 / A - 2 | 2026-04-24 | 2026-05-22 | 28 | 31 | 36.6 | 118.1 |  | 36.1 | 3 | 118.065
24603 - FLORA - PARQUE CENTRAL LOS ROBLES | 1013 | No especificado | Cimentación T1 ejes 11 - 15 / A - 2 | 2026-04-24 | 2026-05-22 | 28 | 31 | 35.6 | 114.8 |  | 36.1 | 3 | 114.839
24603 - FLORA - PARQUE CENTRAL LOS ROBLES | 1013 | No especificado | Cimentación T1 ejes 11 - 15 / A - 2 | 2026-04-24 | 2026-05-22 | 28 | 31 | 36.1 | 116.5 |  | 36.1 | 3 | 116.452
24603 - FLORA - PARQUE CENTRAL LOS ROBLES | 992 | Ptico | Cimentación T1, ejes 4,8 / A - L | 2026-04-13 | 2026-05-11 | 28 | 31 | 39.3 | 126.8 |  | 39.433 | 3 | 126.774
24603 - FLORA - PARQUE CENTRAL LOS ROBLES | 992 | Ptico | Cimentación T1, ejes 4,8 / A - L | 2026-04-13 | 2026-05-11 | 28 | 31 | 39.4 | 127.1 |  | 39.433 | 3 | 127.097
24603 - FLORA - PARQUE CENTRAL LOS ROBLES | 992 | Ptico | Cimentación T1, ejes 4,8 / A - L | 2026-04-13 | 2026-05-11 | 28 | 31 | 39.6 | 127.7 |  | 39.433 | 3 | 127.742
24603 - FLORA - PARQUE CENTRAL LOS ROBLES | 991 | Ptico | Cimentación T1, ejes 4,8 / A - L | 2026-04-13 | 2026-05-11 | 28 | 31 | 41.7 | 134.5 |  | 41.733 | 3 | 134.516
24603 - FLORA - PARQUE CENTRAL LOS ROBLES | 991 | Ptico | Cimentación T1, ejes 4,8 / A - L | 2026-04-13 | 2026-05-11 | 28 | 31 | 42.4 | 136.8 |  | 41.733 | 3 | 136.774
24603 - FLORA - PARQUE CENTRAL LOS ROBLES | 991 | Ptico | Cimentación T1, ejes 4,8 / A - L | 2026-04-13 | 2026-05-11 | 28 | 31 | 41.1 | 132.6 |  | 41.733 | 3 | 132.581
24603 - FLORA - PARQUE CENTRAL LOS ROBLES | 1018 | Ptico | Placa T1, piso 1, ejes 4, 8 / A - L | 2026-04-26 | 2026-05-24 | 28 | 31 | 38.4 | 123.9 | PLACA | 38.5 | 3 | 123.871
24603 - FLORA - PARQUE CENTRAL LOS ROBLES | 1018 | Ptico | Placa T1, piso 1, ejes 4, 8 / A - L | 2026-04-26 | 2026-05-24 | 28 | 31 | 39.3 | 126.8 | PLACA | 38.5 | 3 | 126.774
24603 - FLORA - PARQUE CENTRAL LOS ROBLES | 1018 | Ptico | Placa T1, piso 1, ejes 4, 8 / A - L | 2026-04-26 | 2026-05-24 | 28 | 31 | 37.8 | 121.9 | PLACA | 38.5 | 3 | 121.935
24603 - FLORA - PARQUE CENTRAL LOS ROBLES | 1011 | Ptico | Cimentación placa T1 ejes 1, 4 / A - L | 2026-04-22 | 2026-05-20 | 28 | 31 | 42.1 | 135.8 | PLACA | 42.167 | 3 | 135.806
24603 - FLORA - PARQUE CENTRAL LOS ROBLES | 1011 | Ptico | Cimentación placa T1 ejes 1, 4 / A - L | 2026-04-22 | 2026-05-20 | 28 | 31 | 42.8 | 138.1 | PLACA | 42.167 | 3 | 138.065
24603 - FLORA - PARQUE CENTRAL LOS ROBLES | 1011 | Ptico | Cimentación placa T1 ejes 1, 4 / A - L | 2026-04-22 | 2026-05-20 | 28 | 31 | 41.6 | 134.2 | PLACA | 42.167 | 3 | 134.194
24603 - FLORA - PARQUE CENTRAL LOS ROBLES | 1003 | Ptico | Vigas cimentación ejes 7 - 11 / A - L T1 | 2026-04-18 | 2026-05-16 | 28 | 31 | 39.8 | 128.4 |  | 39.8 | 3 | 128.387
24603 - FLORA - PARQUE CENTRAL LOS ROBLES | 1003 | Ptico | Vigas cimentación ejes 7 - 11 / A - L T1 | 2026-04-18 | 2026-05-16 | 28 | 31 | 40.3 | 130 |  | 39.8 | 3 | 130
24603 - FLORA - PARQUE CENTRAL LOS ROBLES | 1003 | Ptico | Vigas cimentación ejes 7 - 11 / A - L T1 | 2026-04-18 | 2026-05-16 | 28 | 31 | 39.3 | 126.8 |  | 39.8 | 3 | 126.774
24603 - FLORA - PARQUE CENTRAL LOS ROBLES | 1002 | Ptico | Vigas cimentación ejes 7 - 11 / A - L T1 | 2026-04-18 | 2026-05-16 | 28 | 31 | 39.1 | 126.1 |  | 38.633 | 3 | 126.129
24603 - FLORA - PARQUE CENTRAL LOS ROBLES | 1002 | Ptico | Vigas cimentación ejes 7 - 11 / A - L T1 | 2026-04-18 | 2026-05-16 | 28 | 31 | 38.2 | 123.2 |  | 38.633 | 3 | 123.226
24603 - FLORA - PARQUE CENTRAL LOS ROBLES | 1002 | Ptico | Vigas cimentación ejes 7 - 11 / A - L T1 | 2026-04-18 | 2026-05-16 | 28 | 31 | 38.6 | 124.5 |  | 38.633 | 3 | 124.516
24603 - FLORA - PARQUE CENTRAL LOS ROBLES | 976 | Ptico | Vigas de Cimentación | 2026-03-26 | 2026-04-23 | 28 | 31 | 40.8 | 131.6 |  | 40.067 | 3 | 131.613
24603 - FLORA - PARQUE CENTRAL LOS ROBLES | 976 | Ptico | Vigas de Cimentación | 2026-03-26 | 2026-04-23 | 28 | 31 | 39.8 | 128.4 |  | 40.067 | 3 | 128.387
24603 - FLORA - PARQUE CENTRAL LOS ROBLES | 976 | Ptico | Vigas de Cimentación | 2026-03-26 | 2026-04-23 | 28 | 31 | 39.6 | 127.7 |  | 40.067 | 3 | 127.742
24603 - FLORA - PARQUE CENTRAL LOS ROBLES | 975 | Ptico | Vigas de Cimentación T1, Ejes 1, 4, / A - L | 2026-03-26 | 2026-04-23 | 28 | 31 | 44.8 | 144.5 |  | 43.933 | 3 | 144.516
24603 - FLORA - PARQUE CENTRAL LOS ROBLES | 975 | Ptico | Vigas de Cimentación T1, Ejes 1, 4, / A - L | 2026-03-26 | 2026-04-23 | 28 | 31 | 43.6 | 140.6 |  | 43.933 | 3 | 140.645
24603 - FLORA - PARQUE CENTRAL LOS ROBLES | 975 | Ptico | Vigas de Cimentación T1, Ejes 1, 4, / A - L | 2026-03-26 | 2026-04-23 | 28 | 31 | 43.4 | 140 |  | 43.933 | 3 | 140
24603 - FLORA - PARQUE CENTRAL LOS ROBLES | 974 | Ptico | Vigas de Cimentación T1, Ejes 1, 4, / A - L | 2026-03-26 | 2026-04-23 | 28 | 31 | 41.7 | 134.5 |  | 41.2 | 3 | 134.516
24603 - FLORA - PARQUE CENTRAL LOS ROBLES | 974 | Ptico | Vigas de Cimentación T1, Ejes 1, 4, / A - L | 2026-03-26 | 2026-04-23 | 28 | 31 | 41.5 | 133.9 |  | 41.2 | 3 | 133.871
24603 - FLORA - PARQUE CENTRAL LOS ROBLES | 974 | Ptico | Vigas de Cimentación T1, Ejes 1, 4, / A - L | 2026-03-26 | 2026-04-23 | 28 | 31 | 40.4 | 130.3 |  | 41.2 | 3 | 130.323
24603 - FLORA - PARQUE CENTRAL LOS ROBLES | 965 | PTICO | Placa T2, ejes 1, 5 / A, L y 5 – 7 / B – E, piso 1 | 2026-03-17 | 2026-04-14 | 28 | 31 | 40 | 129 | PLACA | 40.067 | 3 | 129.032
24603 - FLORA - PARQUE CENTRAL LOS ROBLES | 965 | PTICO | Placa T2, ejes 1, 5 / A, L y 5 – 7 / B – E, piso 1 | 2026-03-17 | 2026-04-14 | 28 | 31 | 40.6 | 131 | PLACA | 40.067 | 3 | 130.968
24603 - FLORA - PARQUE CENTRAL LOS ROBLES | 965 | PTICO | Placa T2, ejes 1, 5 / A, L y 5 – 7 / B – E, piso 1 | 2026-03-17 | 2026-04-14 | 28 | 31 | 39.6 | 127.7 | PLACA | 40.067 | 3 | 127.742
24603 - FLORA - PARQUE CENTRAL LOS ROBLES | 959 | PTICO | Cimentación T2, ejes 7, 9 / H - L | 2026-03-13 | 2026-04-10 | 28 | 31 | 41 | 132.3 |  | 41.067 | 3 | 132.258
24603 - FLORA - PARQUE CENTRAL LOS ROBLES | 959 | PTICO | Cimentación T2, ejes 7, 9 / H - L | 2026-03-13 | 2026-04-10 | 28 | 31 | 41.6 | 134.2 |  | 41.067 | 3 | 134.194
24603 - FLORA - PARQUE CENTRAL LOS ROBLES | 959 | PTICO | Cimentación T2, ejes 7, 9 / H - L | 2026-03-13 | 2026-04-10 | 28 | 31 | 40.6 | 131 |  | 41.067 | 3 | 130.968
24603 - FLORA - PARQUE CENTRAL LOS ROBLES | 945 | PTICO | Cimentación T2 , ejes 7 al 4 | 2026-03-03 | 2026-03-31 | 28 | 31 | 37.7 | 121.6 |  | 37.633 | 3 | 121.613
24603 - FLORA - PARQUE CENTRAL LOS ROBLES | 945 | PTICO | Cimentación T2 , ejes 7 al 4 | 2026-03-03 | 2026-03-31 | 28 | 31 | 38.1 | 122.9 |  | 37.633 | 3 | 122.903
24603 - FLORA - PARQUE CENTRAL LOS ROBLES | 945 | PTICO | Cimentación T2 , ejes 7 al 4 | 2026-03-03 | 2026-03-31 | 28 | 31 | 37.1 | 119.7 |  | 37.633 | 3 | 119.677
24603 - FLORA - PARQUE CENTRAL LOS ROBLES | 944 | PTICO | Cimentación T2 , ejes 7 al 4 | 2026-03-03 | 2026-03-31 | 28 | 31 | 40.2 | 129.7 |  | 39.6 | 3 | 129.677
24603 - FLORA - PARQUE CENTRAL LOS ROBLES | 944 | PTICO | Cimentación T2 , ejes 7 al 4 | 2026-03-03 | 2026-03-31 | 28 | 31 | 39 | 125.8 |  | 39.6 | 3 | 125.806
24603 - FLORA - PARQUE CENTRAL LOS ROBLES | 944 | PTICO | Cimentación T2 , ejes 7 al 4 | 2026-03-03 | 2026-03-31 | 28 | 31 | 39.6 | 127.7 |  | 39.6 | 3 | 127.742
24603 - FLORA - PARQUE CENTRAL LOS ROBLES | 943 | PTICO | Losa T2 , ejes 15 y 9 , piso 1 | 2026-02-28 | 2026-03-28 | 28 | 31 | 48.9 | 157.7 |  | 49.067 | 3 | 157.742
24603 - FLORA - PARQUE CENTRAL LOS ROBLES | 943 | PTICO | Losa T2 , ejes 15 y 9 , piso 1 | 2026-02-28 | 2026-03-28 | 28 | 31 | 49.5 | 159.7 |  | 49.067 | 3 | 159.677
24603 - FLORA - PARQUE CENTRAL LOS ROBLES | 943 | PTICO | Losa T2 , ejes 15 y 9 , piso 1 | 2026-02-28 | 2026-03-28 | 28 | 31 | 48.8 | 157.4 |  | 49.067 | 3 | 157.419
24603 - FLORA - PARQUE CENTRAL LOS ROBLES | 950 | Ptico | Cimentación T2 ejes 4 - 1 / A - L | 2026-03-07 | 2026-04-04 | 28 | 31 | 36.2 | 116.8 |  | 36.267 | 3 | 116.774
24603 - FLORA - PARQUE CENTRAL LOS ROBLES | 950 | Ptico | Cimentación T2 ejes 4 - 1 / A - L | 2026-03-07 | 2026-04-04 | 28 | 31 | 36.4 | 117.4 |  | 36.267 | 3 | 117.419
24603 - FLORA - PARQUE CENTRAL LOS ROBLES | 950 | Ptico | Cimentación T2 ejes 4 - 1 / A - L | 2026-03-07 | 2026-04-04 | 28 | 31 | 36.2 | 116.8 |  | 36.267 | 3 | 116.774
24603 - FLORA - PARQUE CENTRAL LOS ROBLES | 949 | Ptico | Cimentación T2 ejes 4 - 1 / A - L | 2026-03-07 | 2026-04-04 | 28 | 31 | 37.9 | 122.3 |  | 37.267 | 3 | 122.258
24603 - FLORA - PARQUE CENTRAL LOS ROBLES | 949 | Ptico | Cimentación T2 ejes 4 - 1 / A - L | 2026-03-07 | 2026-04-04 | 28 | 31 | 36.8 | 118.7 |  | 37.267 | 3 | 118.71
24603 - FLORA - PARQUE CENTRAL LOS ROBLES | 949 | Ptico | Cimentación T2 ejes 4 - 1 / A - L | 2026-03-07 | 2026-04-04 | 28 | 31 | 37.1 | 119.7 |  | 37.267 | 3 | 119.677
24603 - FLORA - PARQUE CENTRAL LOS ROBLES | 928 | Ptico | Vigas de cimntación T2 ejes 9 - 7 / L - A | 2026-02-17 | 2026-03-17 | 28 | 31 | 37.7 | 121.6 |  | 37.733 | 3 | 121.613
24603 - FLORA - PARQUE CENTRAL LOS ROBLES | 928 | Ptico | Vigas de cimntación T2 ejes 9 - 7 / L - A | 2026-02-17 | 2026-03-17 | 28 | 31 | 38.2 | 123.2 |  | 37.733 | 3 | 123.226
24603 - FLORA - PARQUE CENTRAL LOS ROBLES | 928 | Ptico | Vigas de cimntación T2 ejes 9 - 7 / L - A | 2026-02-17 | 2026-03-17 | 28 | 31 | 37.3 | 120.3 |  | 37.733 | 3 | 120.323
24603 - FLORA - PARQUE CENTRAL LOS ROBLES | 931 | Ptico | Base recalces T2 6, 5 y parte del 4 | 2026-02-19 | 2026-03-19 | 28 | 31 | 41 | 132.3 |  | 40.4 | 3 | 132.258
24603 - FLORA - PARQUE CENTRAL LOS ROBLES | 931 | Ptico | Base recalces T2 6, 5 y parte del 4 | 2026-02-19 | 2026-03-19 | 28 | 31 | 40 | 129 |  | 40.4 | 3 | 129.032
24603 - FLORA - PARQUE CENTRAL LOS ROBLES | 931 | Ptico | Base recalces T2 6, 5 y parte del 4 | 2026-02-19 | 2026-03-19 | 28 | 31 | 40.2 | 129.7 |  | 40.4 | 3 | 129.677
24603 - FLORA - PARQUE CENTRAL LOS ROBLES | 925 | Ptico. | Vigas de cimentación T2, ejes 9- 7 / L - A | 2026-02-17 | 2026-03-17 | 28 | 31 | 34.9 | 112.6 |  | 34.567 | 3 | 112.581
24603 - FLORA - PARQUE CENTRAL LOS ROBLES | 925 | Ptico. | Vigas de cimentación T2, ejes 9- 7 / L - A | 2026-02-17 | 2026-03-17 | 28 | 31 | 34.5 | 111.3 |  | 34.567 | 3 | 111.29
24603 - FLORA - PARQUE CENTRAL LOS ROBLES | 925 | Ptico. | Vigas de cimentación T2, ejes 9- 7 / L - A | 2026-02-17 | 2026-03-17 | 28 | 31 | 34.3 | 110.6 |  | 34.567 | 3 | 110.645
24603 - FLORA - PARQUE CENTRAL LOS ROBLES | 879 | Tremie | Pilote # 32 , T2 | 2026-01-23 | 2026-02-20 | 28 | 31 | 46.5 | 150 |  | 45.967 | 3 | 150
24603 - FLORA - PARQUE CENTRAL LOS ROBLES | 879 | Tremie | Pilote # 32 , T2 | 2026-01-23 | 2026-02-20 | 28 | 31 | 45.4 | 146.5 |  | 45.967 | 3 | 146.452
24603 - FLORA - PARQUE CENTRAL LOS ROBLES | 879 | Tremie | Pilote # 32 , T2 | 2026-01-23 | 2026-02-20 | 28 | 31 | 46 | 148.4 |  | 45.967 | 3 | 148.387
24603 - FLORA - PARQUE CENTRAL LOS ROBLES | 876 | Tremie | Pilote 30 , T2 | 2026-01-22 | 2026-02-19 | 28 | 31 | 39.6 | 127.7 |  | 39.633 | 3 | 127.742
24603 - FLORA - PARQUE CENTRAL LOS ROBLES | 876 | Tremie | Pilote 30 , T2 | 2026-01-22 | 2026-02-19 | 28 | 31 | 40.2 | 129.7 |  | 39.633 | 3 | 129.677
24603 - FLORA - PARQUE CENTRAL LOS ROBLES | 876 | Tremie | Pilote 30 , T2 | 2026-01-22 | 2026-02-19 | 28 | 31 | 39.1 | 126.1 |  | 39.633 | 3 | 126.129
24603 - FLORA - PARQUE CENTRAL LOS ROBLES | 875 | Tremie | Pilote 2 , T2 | 2026-01-21 | 2026-02-18 | 28 | 31 | 33.7 | 108.7 |  | 33.467 | 3 | 108.71
24603 - FLORA - PARQUE CENTRAL LOS ROBLES | 875 | Tremie | Pilote 2 , T2 | 2026-01-21 | 2026-02-18 | 28 | 31 | 33.3 | 107.4 |  | 33.467 | 3 | 107.419
24603 - FLORA - PARQUE CENTRAL LOS ROBLES | 875 | Tremie | Pilote 2 , T2 | 2026-01-21 | 2026-02-18 | 28 | 31 | 33.4 | 107.7 |  | 33.467 | 3 | 107.742
24603 - FLORA - PARQUE CENTRAL LOS ROBLES | 918 | Tremie | Pilote 21 T2 | 2026-02-07 | 2026-03-07 | 28 | 31 | 38.2 | 123.2 |  | 38.933 | 3 | 123.226
24603 - FLORA - PARQUE CENTRAL LOS ROBLES | 918 | Tremie | Pilote 21 T2 | 2026-02-07 | 2026-03-07 | 28 | 31 | 39.8 | 128.4 |  | 38.933 | 3 | 128.387
24603 - FLORA - PARQUE CENTRAL LOS ROBLES | 918 | Tremie | Pilote 21 T2 | 2026-02-07 | 2026-03-07 | 28 | 31 | 38.8 | 125.2 |  | 38.933 | 3 | 125.161
24603 - FLORA - PARQUE CENTRAL LOS ROBLES | 910 | Ptico | Vigas cimentación ejes 9 - 11 / A - L T2 | 2026-02-03 | 2026-03-03 | 28 | 31 | 45.7 | 147.4 |  | 46.3 | 3 | 147.419
24603 - FLORA - PARQUE CENTRAL LOS ROBLES | 910 | Ptico | Vigas cimentación ejes 9 - 11 / A - L T2 | 2026-02-03 | 2026-03-03 | 28 | 31 | 47.1 | 151.9 |  | 46.3 | 3 | 151.935
24603 - FLORA - PARQUE CENTRAL LOS ROBLES | 910 | Ptico | Vigas cimentación ejes 9 - 11 / A - L T2 | 2026-02-03 | 2026-03-03 | 28 | 31 | 46.1 | 148.7 |  | 46.3 | 3 | 148.71
24603 - FLORA - PARQUE CENTRAL LOS ROBLES | 907 | Ptico | Vigas cimentación ejes 9 - 11 / A - L , T2 | 2026-02-03 | 2026-03-03 | 28 | 31 | 43.2 | 139.4 |  | 43 | 3 | 139.355
24603 - FLORA - PARQUE CENTRAL LOS ROBLES | 907 | Ptico | Vigas cimentación ejes 9 - 11 / A - L , T2 | 2026-02-03 | 2026-03-03 | 28 | 31 | 42.7 | 137.7 |  | 43 | 3 | 137.742
24603 - FLORA - PARQUE CENTRAL LOS ROBLES | 907 | Ptico | Vigas cimentación ejes 9 - 11 / A - L , T2 | 2026-02-03 | 2026-03-03 | 28 | 31 | 43.1 | 139 |  | 43 | 3 | 139.032
24603 - FLORA - PARQUE CENTRAL LOS ROBLES | 906 | Tremie | Pilote 3 , T2 | 2026-02-03 | 2026-03-03 | 28 | 31 | 26.4 | 85.2 |  | 26.433 | 3 | 85.161
24603 - FLORA - PARQUE CENTRAL LOS ROBLES | 906 | Tremie | Pilote 3 , T2 | 2026-02-03 | 2026-03-03 | 28 | 31 | 26.8 | 86.5 |  | 26.433 | 3 | 86.452
24603 - FLORA - PARQUE CENTRAL LOS ROBLES | 906 | Tremie | Pilote 3 , T2 | 2026-02-03 | 2026-03-03 | 28 | 31 | 26.1 | 84.2 |  | 26.433 | 3 | 84.194
24603 - FLORA - PARQUE CENTRAL LOS ROBLES | 905 | Ptico | Vigas cimentación ejes 9 - 11 / A - L , T2 | 2026-02-03 | 2026-03-03 | 28 | 31 | 44.1 | 142.3 |  | 44.033 | 3 | 142.258
24603 - FLORA - PARQUE CENTRAL LOS ROBLES | 905 | Ptico | Vigas cimentación ejes 9 - 11 / A - L , T2 | 2026-02-03 | 2026-03-03 | 28 | 31 | 43.8 | 141.3 |  | 44.033 | 3 | 141.29
24603 - FLORA - PARQUE CENTRAL LOS ROBLES | 905 | Ptico | Vigas cimentación ejes 9 - 11 / A - L , T2 | 2026-02-03 | 2026-03-03 | 28 | 31 | 44.2 | 142.6 |  | 44.033 | 3 | 142.581
24603 - FLORA - PARQUE CENTRAL LOS ROBLES | 901 | Tremie | Pilote 45 , T2 | 2026-02-02 | 2026-03-02 | 28 | 31 | 38 | 122.6 |  | 38.267 | 3 | 122.581
24603 - FLORA - PARQUE CENTRAL LOS ROBLES | 901 | Tremie | Pilote 45 , T2 | 2026-02-02 | 2026-03-02 | 28 | 31 | 38.3 | 123.5 |  | 38.267 | 3 | 123.548
24603 - FLORA - PARQUE CENTRAL LOS ROBLES | 901 | Tremie | Pilote 45 , T2 | 2026-02-02 | 2026-03-02 | 28 | 31 | 38.5 | 124.2 |  | 38.267 | 3 | 124.194
24603 - FLORA - PARQUE CENTRAL LOS ROBLES | 898 | Tremie | Pilote 20 , T2 | 2026-01-30 | 2026-02-27 | 28 | 31 | 48.9 | 157.7 |  | 48.733 | 3 | 157.742
24603 - FLORA - PARQUE CENTRAL LOS ROBLES | 898 | Tremie | Pilote 20 , T2 | 2026-01-30 | 2026-02-27 | 28 | 31 | 48.4 | 156.1 |  | 48.733 | 3 | 156.129
24603 - FLORA - PARQUE CENTRAL LOS ROBLES | 898 | Tremie | Pilote 20 , T2 | 2026-01-30 | 2026-02-27 | 28 | 31 | 48.9 | 157.7 |  | 48.733 | 3 | 157.742
24603 - FLORA - PARQUE CENTRAL LOS ROBLES | 892 | Tremie | Pilote # 44 , T2 | 2026-01-28 | 2026-02-25 | 28 | 31 | 39.2 | 126.5 |  | 39.167 | 3 | 126.452
24603 - FLORA - PARQUE CENTRAL LOS ROBLES | 892 | Tremie | Pilote # 44 , T2 | 2026-01-28 | 2026-02-25 | 28 | 31 | 39.7 | 128.1 |  | 39.167 | 3 | 128.065
24603 - FLORA - PARQUE CENTRAL LOS ROBLES | 892 | Tremie | Pilote # 44 , T2 | 2026-01-28 | 2026-02-25 | 28 | 31 | 38.6 | 124.5 |  | 39.167 | 3 | 124.516
24603 - FLORA - PARQUE CENTRAL LOS ROBLES | 883 | Tremie | Polote 17 , T2 | 2026-01-24 | 2026-02-21 | 28 | 31 | 40.5 | 130.6 |  | 39.733 | 3 | 130.645
24603 - FLORA - PARQUE CENTRAL LOS ROBLES | 883 | Tremie | Polote 17 , T2 | 2026-01-24 | 2026-02-21 | 28 | 31 | 39.5 | 127.4 |  | 39.733 | 3 | 127.419
24603 - FLORA - PARQUE CENTRAL LOS ROBLES | 883 | Tremie | Polote 17 , T2 | 2026-01-24 | 2026-02-21 | 28 | 31 | 39.2 | 126.5 |  | 39.733 | 3 | 126.452
24603 - FLORA - PARQUE CENTRAL LOS ROBLES | 858 | Tremie | Pilote 1 , torre 2 | 2026-01-16 | 2026-02-13 | 28 | 31 | 39.3 | 126.8 |  | 38.5 | 3 | 126.774
24603 - FLORA - PARQUE CENTRAL LOS ROBLES | 858 | Tremie | Pilote 1 , torre 2 | 2026-01-16 | 2026-02-13 | 28 | 31 | 38.2 | 123.2 |  | 38.5 | 3 | 123.226
24603 - FLORA - PARQUE CENTRAL LOS ROBLES | 858 | Tremie | Pilote 1 , torre 2 | 2026-01-16 | 2026-02-13 | 28 | 31 | 38 | 122.6 |  | 38.5 | 3 | 122.581
24603 - FLORA - PARQUE CENTRAL LOS ROBLES | 866 | Tremie | Pilote 55 - T2 | 2026-01-20 | 2026-02-17 | 28 | 31 | 37.5 | 121 |  | 38 | 3 | 120.968
24603 - FLORA - PARQUE CENTRAL LOS ROBLES | 866 | Tremie | Pilote 55 - T2 | 2026-01-20 | 2026-02-17 | 28 | 31 | 38.5 | 124.2 |  | 38 | 3 | 124.194
24603 - FLORA - PARQUE CENTRAL LOS ROBLES | 866 | Tremie | Pilote 55 - T2 | 2026-01-20 | 2026-02-17 | 28 | 31 | 38 | 122.6 |  | 38 | 3 | 122.581
24603 - FLORA - PARQUE CENTRAL LOS ROBLES | 863 | Tremie | Pilote 78 - T1 | 2026-01-17 | 2026-02-14 | 28 | 31 | 36.3 | 117.1 |  | 36.333 | 3 | 117.097
24603 - FLORA - PARQUE CENTRAL LOS ROBLES | 863 | Tremie | Pilote 78 - T1 | 2026-01-17 | 2026-02-14 | 28 | 31 | 36.8 | 118.7 |  | 36.333 | 3 | 118.71
24603 - FLORA - PARQUE CENTRAL LOS ROBLES | 863 | Tremie | Pilote 78 - T1 | 2026-01-17 | 2026-02-14 | 28 | 31 | 35.9 | 115.8 |  | 36.333 | 3 | 115.806
24603 - FLORA - PARQUE CENTRAL LOS ROBLES | 853 | Tremie | Pilote 4 comercio 1 | 2026-01-09 | 2026-02-06 | 28 | 31 | 26.5 | 126.2 |  | 26.333 | 3 | 85.484
24603 - FLORA - PARQUE CENTRAL LOS ROBLES | 853 | Tremie | Pilote 4 comercio 1 | 2026-01-09 | 2026-02-06 | 28 | 31 | 26.5 | 126.2 |  | 26.333 | 3 | 85.484
24603 - FLORA - PARQUE CENTRAL LOS ROBLES | 853 | Tremie | Pilote 4 comercio 1 | 2026-01-09 | 2026-02-06 | 28 | 31 | 26 | 123.8 |  | 26.333 | 3 | 83.871
24603 - FLORA - PARQUE CENTRAL LOS ROBLES | 848 | Tremie | Pilote 71 - T1 | 2026-01-03 | 2026-01-31 | 28 | 31 | 28.8 | 137.1 |  | 28.667 | 3 | 92.903
24603 - FLORA - PARQUE CENTRAL LOS ROBLES | 848 | Tremie | Pilote 71 - T1 | 2026-01-03 | 2026-01-31 | 28 | 31 | 29.1 | 138.6 |  | 28.667 | 3 | 93.871
24603 - FLORA - PARQUE CENTRAL LOS ROBLES | 848 | Tremie | Pilote 71 - T1 | 2026-01-03 | 2026-01-31 | 28 | 31 | 28.1 | 133.8 |  | 28.667 | 3 | 90.645
24603 - FLORA - PARQUE CENTRAL LOS ROBLES | 847 | Tremie | Pilote 74 - T1 | 2025-12-30 | 2026-01-27 | 28 | 31 | 34.7 | 111.9 |  | 35.833 | 3 | 111.935
24603 - FLORA - PARQUE CENTRAL LOS ROBLES | 847 | Tremie | Pilote 74 - T1 | 2025-12-30 | 2026-01-27 | 28 | 31 | 36.1 | 116.5 |  | 35.833 | 3 | 116.452
24603 - FLORA - PARQUE CENTRAL LOS ROBLES | 847 | Tremie | Pilote 74 - T1 | 2025-12-30 | 2026-01-27 | 28 | 31 | 36.7 | 118.4 |  | 35.833 | 3 | 118.387
24603 - FLORA - PARQUE CENTRAL LOS ROBLES | 845 | Tremie | Pilote 50 - T1 | 2025-12-27 | 2026-01-24 | 28 | 31 | 40.9 | 131.9 |  | 40.2 | 3 | 131.935
24603 - FLORA - PARQUE CENTRAL LOS ROBLES | 845 | Tremie | Pilote 50 - T1 | 2025-12-27 | 2026-01-24 | 28 | 31 | 40.4 | 130.3 |  | 40.2 | 3 | 130.323
24603 - FLORA - PARQUE CENTRAL LOS ROBLES | 845 | Tremie | Pilote 50 - T1 | 2025-12-27 | 2026-01-24 | 28 | 31 | 39.3 | 126.8 |  | 40.2 | 3 | 126.774
24603 - FLORA - PARQUE CENTRAL LOS ROBLES | 843 | Tremie | Pilote 79 - T1 | 2025-12-26 | 2026-01-23 | 28 | 31 | 38.2 | 123.2 |  | 38.167 | 3 | 123.226
24603 - FLORA - PARQUE CENTRAL LOS ROBLES | 843 | Tremie | Pilote 79 - T1 | 2025-12-26 | 2026-01-23 | 28 | 31 | 38.8 | 125.2 |  | 38.167 | 3 | 125.161
24603 - FLORA - PARQUE CENTRAL LOS ROBLES | 843 | Tremie | Pilote 79 - T1 | 2025-12-26 | 2026-01-23 | 28 | 31 | 37.5 | 121 |  | 38.167 | 3 | 120.968
24603 - FLORA - PARQUE CENTRAL LOS ROBLES | 842 | Tremie | Pilote 80 - T1 | 2025-12-23 | 2026-01-20 | 28 | 31 | 34.4 | 111 |  | 34.2 | 3 | 110.968
24603 - FLORA - PARQUE CENTRAL LOS ROBLES | 842 | Tremie | Pilote 80 - T1 | 2025-12-23 | 2026-01-20 | 28 | 31 | 34.7 | 111.9 |  | 34.2 | 3 | 111.935
24603 - FLORA - PARQUE CENTRAL LOS ROBLES | 842 | Tremie | Pilote 80 - T1 | 2025-12-23 | 2026-01-20 | 28 | 31 | 33.5 | 108.1 |  | 34.2 | 3 | 108.065
24603 - FLORA - PARQUE CENTRAL LOS ROBLES | 839 | Tremie | Pilote 41 - T1 | 2025-12-20 | 2026-01-17 | 28 | 31 | 39.4 | 127.1 |  | 38.9 | 3 | 127.097
24603 - FLORA - PARQUE CENTRAL LOS ROBLES | 839 | Tremie | Pilote 41 - T1 | 2025-12-20 | 2026-01-17 | 28 | 31 | 38.4 | 123.9 |  | 38.9 | 3 | 123.871
24603 - FLORA - PARQUE CENTRAL LOS ROBLES | 839 | Tremie | Pilote 41 - T1 | 2025-12-20 | 2026-01-17 | 28 | 31 | 38.9 | 125.5 |  | 38.9 | 3 | 125.484
24603 - FLORA - PARQUE CENTRAL LOS ROBLES | 825 | Tremix | Pilote #77 T1 | 2025-12-17 | 2026-01-14 | 28 | 31 | 35.2 | 113.5 |  | 35.2 | 3 | 113.548
24603 - FLORA - PARQUE CENTRAL LOS ROBLES | 825 | Tremix | Pilote #77 T1 | 2025-12-17 | 2026-01-14 | 28 | 31 | 35.7 | 115.2 |  | 35.2 | 3 | 115.161
24603 - FLORA - PARQUE CENTRAL LOS ROBLES | 825 | Tremix | Pilote #77 T1 | 2025-12-17 | 2026-01-14 | 28 | 31 | 34.7 | 111.9 |  | 35.2 | 3 | 111.935
24603 - FLORA - PARQUE CENTRAL LOS ROBLES | 816 | Tremie | Pilote #55 - T1 | 2025-12-15 | 2026-01-12 | 28 | 31 | 40.3 | 130 |  | 41.033 | 3 | 130
24603 - FLORA - PARQUE CENTRAL LOS ROBLES | 816 | Tremie | Pilote #55 - T1 | 2025-12-15 | 2026-01-12 | 28 | 31 | 42 | 135.5 |  | 41.033 | 3 | 135.484
24603 - FLORA - PARQUE CENTRAL LOS ROBLES | 816 | Tremie | Pilote #55 - T1 | 2025-12-15 | 2026-01-12 | 28 | 31 | 40.8 | 131.6 |  | 41.033 | 3 | 131.613
24603 - FLORA - PARQUE CENTRAL LOS ROBLES | 833 | Ptico | Cimentación T2 | 2025-12-19 | 2026-01-16 | 28 | 31 | 36.6 | 118.1 |  | 37.1 | 3 | 118.065
24603 - FLORA - PARQUE CENTRAL LOS ROBLES | 833 | Ptico | Cimentación T2 | 2025-12-19 | 2026-01-16 | 28 | 31 | 37.6 | 121.3 |  | 37.1 | 3 | 121.29
24603 - FLORA - PARQUE CENTRAL LOS ROBLES | 833 | Ptico | Cimentación T2 | 2025-12-19 | 2026-01-16 | 28 | 31 | 37.1 | 119.7 |  | 37.1 | 3 | 119.677
24603 - FLORA - PARQUE CENTRAL LOS ROBLES | 831 | Tremie | Pilote #46 T1 | 2025-12-19 | 2026-01-16 | 28 | 31 | 38.4 | 123.9 |  | 38.467 | 3 | 123.871
24603 - FLORA - PARQUE CENTRAL LOS ROBLES | 831 | Tremie | Pilote #46 T1 | 2025-12-19 | 2026-01-16 | 28 | 31 | 39.4 | 127.1 |  | 38.467 | 3 | 127.097
24603 - FLORA - PARQUE CENTRAL LOS ROBLES | 831 | Tremie | Pilote #46 T1 | 2025-12-19 | 2026-01-16 | 28 | 31 | 37.6 | 121.3 |  | 38.467 | 3 | 121.29
24603 - FLORA - PARQUE CENTRAL LOS ROBLES | 830 | Ptico | Cimentación T2 | 2025-12-19 | 2026-01-16 | 28 | 31 | 37.5 | 121 |  | 37.6 | 3 | 120.968
24603 - FLORA - PARQUE CENTRAL LOS ROBLES | 830 | Ptico | Cimentación T2 | 2025-12-19 | 2026-01-16 | 28 | 31 | 37.3 | 120.3 |  | 37.6 | 3 | 120.323
24603 - FLORA - PARQUE CENTRAL LOS ROBLES | 830 | Ptico | Cimentación T2 | 2025-12-19 | 2026-01-16 | 28 | 31 | 38 | 122.6 |  | 37.6 | 3 | 122.581
24603 - FLORA - PARQUE CENTRAL LOS ROBLES | 797 | Tremie | Pilote 38, T1 | 2025-12-05 | 2026-01-02 | 28 | 31 | 37.9 | 122.3 |  | 38 | 3 | 122.258
24603 - FLORA - PARQUE CENTRAL LOS ROBLES | 797 | Tremie | Pilote 38, T1 | 2025-12-05 | 2026-01-02 | 28 | 31 | 38.5 | 124.2 |  | 38 | 3 | 124.194
24603 - FLORA - PARQUE CENTRAL LOS ROBLES | 797 | Tremie | Pilote 38, T1 | 2025-12-05 | 2026-01-02 | 28 | 31 | 37.6 | 121.3 |  | 38 | 3 | 121.29
24603 - FLORA - PARQUE CENTRAL LOS ROBLES | 800 | Tremie | Pilote 22, T2 | 2025-12-06 | 2026-01-03 | 28 | 31 | 27.6 | 89 |  | 27.533 | 3 | 89.032
24603 - FLORA - PARQUE CENTRAL LOS ROBLES | 800 | Tremie | Pilote 22, T2 | 2025-12-06 | 2026-01-03 | 28 | 31 | 28 | 90.3 |  | 27.533 | 3 | 90.323
24603 - FLORA - PARQUE CENTRAL LOS ROBLES | 800 | Tremie | Pilote 22, T2 | 2025-12-06 | 2026-01-03 | 28 | 31 | 27 | 87.1 |  | 27.533 | 3 | 87.097
24603 - FLORA - PARQUE CENTRAL LOS ROBLES | 811 | Tremie | Pilote 24, T2 | 2025-12-12 | 2026-01-09 | 28 | 31 | 44.9 | 144.8 |  | 44.3 | 3 | 144.839
24603 - FLORA - PARQUE CENTRAL LOS ROBLES | 811 | Tremie | Pilote 24, T2 | 2025-12-12 | 2026-01-09 | 28 | 31 | 43.8 | 141.3 |  | 44.3 | 3 | 141.29
24603 - FLORA - PARQUE CENTRAL LOS ROBLES | 811 | Tremie | Pilote 24, T2 | 2025-12-12 | 2026-01-09 | 28 | 31 | 44.2 | 142.6 |  | 44.3 | 3 | 142.581
24603 - FLORA - PARQUE CENTRAL LOS ROBLES | 806 | Tremie | Pilote 45, T1 | 2025-12-11 | 2026-01-08 | 28 | 31 | 40.7 | 131.3 |  | 40.567 | 3 | 131.29
24603 - FLORA - PARQUE CENTRAL LOS ROBLES | 806 | Tremie | Pilote 45, T1 | 2025-12-11 | 2026-01-08 | 28 | 31 | 41 | 132.3 |  | 40.567 | 3 | 132.258
24603 - FLORA - PARQUE CENTRAL LOS ROBLES | 806 | Tremie | Pilote 45, T1 | 2025-12-11 | 2026-01-08 | 28 | 31 | 40 | 129 |  | 40.567 | 3 | 129.032
24603 - FLORA - PARQUE CENTRAL LOS ROBLES | 787 | IN - 4000 | Placa ejes 1 - 8 / G - L piso 23 torre 3 | 2025-12-02 | 2025-12-30 | 28 | 28 | 44.9 | 160.4 | PLACA | 44.967 | 3 | 160.357
24603 - FLORA - PARQUE CENTRAL LOS ROBLES | 787 | IN - 4000 | Placa ejes 1 - 8 / G - L piso 23 torre 3 | 2025-12-02 | 2025-12-30 | 28 | 28 | 45.8 | 163.6 | PLACA | 44.967 | 3 | 163.571
24603 - FLORA - PARQUE CENTRAL LOS ROBLES | 787 | IN - 4000 | Placa ejes 1 - 8 / G - L piso 23 torre 3 | 2025-12-02 | 2025-12-30 | 28 | 28 | 44.2 | 157.9 | PLACA | 44.967 | 3 | 157.857
24603 - FLORA - PARQUE CENTRAL LOS ROBLES | 784 | IN - 4000 | Placa ejes 1 - 8 / A - F piso 23 torre 3 | 2025-12-01 | 2025-12-29 | 28 | 28 | 40.4 | 144.3 | PLACA | 39.667 | 3 | 144.286
24603 - FLORA - PARQUE CENTRAL LOS ROBLES | 784 | IN - 4000 | Placa ejes 1 - 8 / A - F piso 23 torre 3 | 2025-12-01 | 2025-12-29 | 28 | 28 | 39.1 | 139.6 | PLACA | 39.667 | 3 | 139.643
24603 - FLORA - PARQUE CENTRAL LOS ROBLES | 784 | IN - 4000 | Placa ejes 1 - 8 / A - F piso 23 torre 3 | 2025-12-01 | 2025-12-29 | 28 | 28 | 39.5 | 141.1 | PLACA | 39.667 | 3 | 141.071
24603 - FLORA - PARQUE CENTRAL LOS ROBLES | 771 | IN - 4000 | Placa ejes 3 - 10 / G - L piso 23 torre 4 | 2025-11-27 | 2025-12-25 | 28 | 28 | 47.2 | 168.6 | PLACA | 47.833 | 3 | 168.571
24603 - FLORA - PARQUE CENTRAL LOS ROBLES | 771 | IN - 4000 | Placa ejes 3 - 10 / G - L piso 23 torre 4 | 2025-11-27 | 2025-12-25 | 28 | 28 | 48.9 | 174.6 | PLACA | 47.833 | 3 | 174.643
24603 - FLORA - PARQUE CENTRAL LOS ROBLES | 771 | IN - 4000 | Placa ejes 3 - 10 / G - L piso 23 torre 4 | 2025-11-27 | 2025-12-25 | 28 | 28 | 47.4 | 169.3 | PLACA | 47.833 | 3 | 169.286
24603 - FLORA - PARQUE CENTRAL LOS ROBLES | 780 | IN 4000 | Placa ejes 8 - 12 / A - F piso 23 torre 3 y eje 1 - 3 / A - F piso 23 torre 4 | 2025-11-29 | 2025-12-27 | 28 | 28 | 47.9 | 171.1 | PLACA | 48 | 3 | 171.071
24603 - FLORA - PARQUE CENTRAL LOS ROBLES | 780 | IN 4000 | Placa ejes 8 - 12 / A - F piso 23 torre 3 y eje 1 - 3 / A - F piso 23 torre 4 | 2025-11-29 | 2025-12-27 | 28 | 28 | 47.8 | 170.7 | PLACA | 48 | 3 | 170.714
24603 - FLORA - PARQUE CENTRAL LOS ROBLES | 780 | IN 4000 | Placa ejes 8 - 12 / A - F piso 23 torre 3 y eje 1 - 3 / A - F piso 23 torre 4 | 2025-11-29 | 2025-12-27 | 28 | 28 | 48.3 | 172.5 | PLACA | 48 | 3 | 172.5
24603 - FLORA - PARQUE CENTRAL LOS ROBLES | 777 | IN 4000 | Placa eje 1 - 3 / A - F piso 23 torre 4 y ejes 8 - 12 / A - F. | 2025-11-28 | 2025-12-26 | 28 | 28 | 43.7 | 156.1 | PLACA | 43.833 | 3 | 156.071
24603 - FLORA - PARQUE CENTRAL LOS ROBLES | 777 | IN 4000 | Placa eje 1 - 3 / A - F piso 23 torre 4 y ejes 8 - 12 / A - F. | 2025-11-28 | 2025-12-26 | 28 | 28 | 44.2 | 157.9 | PLACA | 43.833 | 3 | 157.857
24603 - FLORA - PARQUE CENTRAL LOS ROBLES | 777 | IN 4000 | Placa eje 1 - 3 / A - F piso 23 torre 4 y ejes 8 - 12 / A - F. | 2025-11-28 | 2025-12-26 | 28 | 28 | 43.6 | 155.7 | PLACA | 43.833 | 3 | 155.714
24603 - FLORA - PARQUE CENTRAL LOS ROBLES | 766 | No especificado | Placa ejes 3-10/ A-F piso 23 torre 4 | 2025-11-26 | 2025-12-24 | 28 | 28 | 42.1 | 150.4 | PLACA | 41.433 | 3 | 150.357
24603 - FLORA - PARQUE CENTRAL LOS ROBLES | 766 | No especificado | Placa ejes 3-10/ A-F piso 23 torre 4 | 2025-11-26 | 2025-12-24 | 28 | 28 | 40.8 | 145.7 | PLACA | 41.433 | 3 | 145.714
24603 - FLORA - PARQUE CENTRAL LOS ROBLES | 766 | No especificado | Placa ejes 3-10/ A-F piso 23 torre 4 | 2025-11-26 | 2025-12-24 | 28 | 28 | 41.4 | 147.9 | PLACA | 41.433 | 3 | 147.857
24603 - FLORA - PARQUE CENTRAL LOS ROBLES | 759 | IN4000 | Placa ej 1 - 4 / A - L + 4 - 8 / F - L piso 22 + 3 | 2025-11-24 | 2025-12-22 | 28 | 28 | 45.2 | 161.4 | PLACA | 44.333 | 3 | 161.429
24603 - FLORA - PARQUE CENTRAL LOS ROBLES | 759 | IN4000 | Placa ej 1 - 4 / A - L + 4 - 8 / F - L piso 22 + 3 | 2025-11-24 | 2025-12-22 | 28 | 28 | 44.7 | 159.6 | PLACA | 44.333 | 3 | 159.643
24603 - FLORA - PARQUE CENTRAL LOS ROBLES | 759 | IN4000 | Placa ej 1 - 4 / A - L + 4 - 8 / F - L piso 22 + 3 | 2025-11-24 | 2025-12-22 | 28 | 28 | 43.1 | 153.9 | PLACA | 44.333 | 3 | 153.929
24603 - FLORA - PARQUE CENTRAL LOS ROBLES | 755 | IN4000 | Placa ej 4 - 8 / A - F piso 22 + 3 | 2025-11-21 | 2025-12-19 | 28 | 28 | 32.4 | 115.7 | PLACA | 32.1 | 3 | 115.714
24603 - FLORA - PARQUE CENTRAL LOS ROBLES | 755 | IN4000 | Placa ej 4 - 8 / A - F piso 22 + 3 | 2025-11-21 | 2025-12-19 | 28 | 28 | 31.5 | 112.5 | PLACA | 32.1 | 3 | 112.5
24603 - FLORA - PARQUE CENTRAL LOS ROBLES | 755 | IN4000 | Placa ej 4 - 8 / A - F piso 22 + 3 | 2025-11-21 | 2025-12-19 | 28 | 28 | 32.4 | 115.7 | PLACA | 32.1 | 3 | 115.714
24603 - FLORA - PARQUE CENTRAL LOS ROBLES | 750 | IN-4000 | Placa ej 1-3 / G-L piso 22 T4 | 2025-11-20 | 2025-12-18 | 28 | 28 | 34.1 | 121.8 | PLACA | 34.2 | 3 | 121.786
24603 - FLORA - PARQUE CENTRAL LOS ROBLES | 750 | IN-4000 | Placa ej 1-3 / G-L piso 22 T4 | 2025-11-20 | 2025-12-18 | 28 | 28 | 34.2 | 122.1 | PLACA | 34.2 | 3 | 122.143
24603 - FLORA - PARQUE CENTRAL LOS ROBLES | 750 | IN-4000 | Placa ej 1-3 / G-L piso 22 T4 | 2025-11-20 | 2025-12-18 | 28 | 28 | 34.3 | 122.5 | PLACA | 34.2 | 3 | 122.5
24603 - FLORA - PARQUE CENTRAL LOS ROBLES | 747 | IN-4000 | Placa eje 8-12 / A-F piso 22 T3 | 2025-11-19 | 2025-12-17 | 28 | 28 | 36.5 | 130.4 | PLACA | 36.4 | 3 | 130.357
24603 - FLORA - PARQUE CENTRAL LOS ROBLES | 747 | IN-4000 | Placa eje 8-12 / A-F piso 22 T3 | 2025-11-19 | 2025-12-17 | 28 | 28 | 36 | 128.6 | PLACA | 36.4 | 3 | 128.571
24603 - FLORA - PARQUE CENTRAL LOS ROBLES | 747 | IN-4000 | Placa eje 8-12 / A-F piso 22 T3 | 2025-11-19 | 2025-12-17 | 28 | 28 | 36.7 | 131.1 | PLACA | 36.4 | 3 | 131.071
24603 - FLORA - PARQUE CENTRAL LOS ROBLES | 744 | IN 4000 | Placa ejes 3 - 1 0 / G - L piso 22 torre 4 | 2025-11-18 | 2025-12-16 | 28 | 28 | 41 | 146.4 | PLACA | 41.167 | 3 | 146.429
24603 - FLORA - PARQUE CENTRAL LOS ROBLES | 744 | IN 4000 | Placa ejes 3 - 1 0 / G - L piso 22 torre 4 | 2025-11-18 | 2025-12-16 | 28 | 28 | 41.3 | 147.5 | PLACA | 41.167 | 3 | 147.5
24603 - FLORA - PARQUE CENTRAL LOS ROBLES | 744 | IN 4000 | Placa ejes 3 - 1 0 / G - L piso 22 torre 4 | 2025-11-18 | 2025-12-16 | 28 | 28 | 41.2 | 147.1 | PLACA | 41.167 | 3 | 147.143
24603 - FLORA - PARQUE CENTRAL LOS ROBLES | 740 | IN 4000 | Placa eje 3 - 10 / A - F piso 22 torre 4 | 2025-11-15 | 2025-12-13 | 28 | 28 | 37.7 | 134.6 | PLACA | 38.4 | 3 | 134.643
24603 - FLORA - PARQUE CENTRAL LOS ROBLES | 740 | IN 4000 | Placa eje 3 - 10 / A - F piso 22 torre 4 | 2025-11-15 | 2025-12-13 | 28 | 28 | 39.3 | 140.4 | PLACA | 38.4 | 3 | 140.357
24603 - FLORA - PARQUE CENTRAL LOS ROBLES | 740 | IN 4000 | Placa eje 3 - 10 / A - F piso 22 torre 4 | 2025-11-15 | 2025-12-13 | 28 | 28 | 38.2 | 136.4 | PLACA | 38.4 | 3 | 136.429
24603 - FLORA - PARQUE CENTRAL LOS ROBLES | 738 | IN 4000 | Placa Ejes 1-4 / H-L y 4-6/ G-L Piso 21 Torre 3 | 2025-11-14 | 2025-12-12 | 28 | 28 | 37.2 | 132.9 | PLACA | 37.133 | 3 | 132.857
24603 - FLORA - PARQUE CENTRAL LOS ROBLES | 738 | IN 4000 | Placa Ejes 1-4 / H-L y 4-6/ G-L Piso 21 Torre 3 | 2025-11-14 | 2025-12-12 | 28 | 28 | 36.9 | 131.8 | PLACA | 37.133 | 3 | 131.786
24603 - FLORA - PARQUE CENTRAL LOS ROBLES | 738 | IN 4000 | Placa Ejes 1-4 / H-L y 4-6/ G-L Piso 21 Torre 3 | 2025-11-14 | 2025-12-12 | 28 | 28 | 37.3 | 133.2 | PLACA | 37.133 | 3 | 133.214
24603 - FLORA - PARQUE CENTRAL LOS ROBLES | 731 | IN 4000 | Placa ejes 4 - 6 / A - T y 6 - 10 / G - L piso 21 torre 3 | 2025-11-13 | 2025-12-11 | 28 | 28 | 34.5 | 123.2 | PLACA | 35.033 | 3 | 123.214
24603 - FLORA - PARQUE CENTRAL LOS ROBLES | 731 | IN 4000 | Placa ejes 4 - 6 / A - T y 6 - 10 / G - L piso 21 torre 3 | 2025-11-13 | 2025-12-11 | 28 | 28 | 35.5 | 126.8 | PLACA | 35.033 | 3 | 126.786
24603 - FLORA - PARQUE CENTRAL LOS ROBLES | 731 | IN 4000 | Placa ejes 4 - 6 / A - T y 6 - 10 / G - L piso 21 torre 3 | 2025-11-13 | 2025-12-11 | 28 | 28 | 35.1 | 125.4 | PLACA | 35.033 | 3 | 125.357
24603 - FLORA - PARQUE CENTRAL LOS ROBLES | 728 | IN 4000 | Placa eje 6 - 9 / A- F y 10 - 12 / G - L piso 21 torre 3 | 2025-11-12 | 2025-12-10 | 28 | 28 | 36.2 | 129.3 | PLACA | 36 | 3 | 129.286
24603 - FLORA - PARQUE CENTRAL LOS ROBLES | 728 | IN 4000 | Placa eje 6 - 9 / A- F y 10 - 12 / G - L piso 21 torre 3 | 2025-11-12 | 2025-12-10 | 28 | 28 | 36.4 | 130 | PLACA | 36 | 3 | 130
24603 - FLORA - PARQUE CENTRAL LOS ROBLES | 728 | IN 4000 | Placa eje 6 - 9 / A- F y 10 - 12 / G - L piso 21 torre 3 | 2025-11-12 | 2025-12-10 | 28 | 28 | 35.4 | 126.4 | PLACA | 36 | 3 | 126.429
24603 - FLORA - PARQUE CENTRAL LOS ROBLES | 723 | IN - 4000 | Placa ejes 1 - 3 / A - L piso 21 torre 4 | 2025-11-11 | 2025-12-09 | 28 | 28 | 32.9 | 117.5 | PLACA | 32.333 | 3 | 117.5
24603 - FLORA - PARQUE CENTRAL LOS ROBLES | 723 | IN - 4000 | Placa ejes 1 - 3 / A - L piso 21 torre 4 | 2025-11-11 | 2025-12-09 | 28 | 28 | 31.9 | 113.9 | PLACA | 32.333 | 3 | 113.929
24603 - FLORA - PARQUE CENTRAL LOS ROBLES | 723 | IN - 4000 | Placa ejes 1 - 3 / A - L piso 21 torre 4 | 2025-11-11 | 2025-12-09 | 28 | 28 | 32.2 | 115 | PLACA | 32.333 | 3 | 115
24603 - FLORA - PARQUE CENTRAL LOS ROBLES | 720 | IN 4000 | Placa Ejes 3 - 10 / G - L piso 21 Torre 4 | 2025-11-10 | 2025-12-08 | 28 | 28 | 33.5 | 119.6 | PLACA | 33.367 | 3 | 119.643
24603 - FLORA - PARQUE CENTRAL LOS ROBLES | 720 | IN 4000 | Placa Ejes 3 - 10 / G - L piso 21 Torre 4 | 2025-11-10 | 2025-12-08 | 28 | 28 | 33.9 | 121.1 | PLACA | 33.367 | 3 | 121.071
24603 - FLORA - PARQUE CENTRAL LOS ROBLES | 720 | IN 4000 | Placa Ejes 3 - 10 / G - L piso 21 Torre 4 | 2025-11-10 | 2025-12-08 | 28 | 28 | 32.7 | 116.8 | PLACA | 33.367 | 3 | 116.786
24603 - FLORA - PARQUE CENTRAL LOS ROBLES | 708 | IN - 4000 | Placa ejes 3 - 10 / A - F piso 21 torre 4 | 2025-11-05 | 2025-12-03 | 28 | 28 | 41.5 | 148.2 | PLACA | 40.8 | 3 | 148.214
24603 - FLORA - PARQUE CENTRAL LOS ROBLES | 708 | IN - 4000 | Placa ejes 3 - 10 / A - F piso 21 torre 4 | 2025-11-05 | 2025-12-03 | 28 | 28 | 40 | 142.9 | PLACA | 40.8 | 3 | 142.857
24603 - FLORA - PARQUE CENTRAL LOS ROBLES | 708 | IN - 4000 | Placa ejes 3 - 10 / A - F piso 21 torre 4 | 2025-11-05 | 2025-12-03 | 28 | 28 | 40.9 | 146.1 | PLACA | 40.8 | 3 | 146.071
24603 - FLORA - PARQUE CENTRAL LOS ROBLES | 702 | IN 4000 | Placa eje 1 - 8 / F - L piso 20 torre 3 | 2025-11-04 | 2025-12-02 | 28 | 28 | 37.1 | 132.5 | PLACA | 36.9 | 3 | 132.5
24603 - FLORA - PARQUE CENTRAL LOS ROBLES | 702 | IN 4000 | Placa eje 1 - 8 / F - L piso 20 torre 3 | 2025-11-04 | 2025-12-02 | 28 | 28 | 37.5 | 133.9 | PLACA | 36.9 | 3 | 133.929
24603 - FLORA - PARQUE CENTRAL LOS ROBLES | 702 | IN 4000 | Placa eje 1 - 8 / F - L piso 20 torre 3 | 2025-11-04 | 2025-12-02 | 28 | 28 | 36.1 | 128.9 | PLACA | 36.9 | 3 | 128.929
24603 - FLORA - PARQUE CENTRAL LOS ROBLES | 700 | IN 4000 | Placa eje 1 - 8 / A - F piso 20 torre 3 | 2025-11-01 | 2025-11-29 | 28 | 28 | 40.1 | 143.2 | PLACA | 39.8 | 3 | 143.214
24603 - FLORA - PARQUE CENTRAL LOS ROBLES | 700 | IN 4000 | Placa eje 1 - 8 / A - F piso 20 torre 3 | 2025-11-01 | 2025-11-29 | 28 | 28 | 40.3 | 143.9 | PLACA | 39.8 | 3 | 143.929
24603 - FLORA - PARQUE CENTRAL LOS ROBLES | 700 | IN 4000 | Placa eje 1 - 8 / A - F piso 20 torre 3 | 2025-11-01 | 2025-11-29 | 28 | 28 | 39 | 139.3 | PLACA | 39.8 | 3 | 139.286
24603 - FLORA - PARQUE CENTRAL LOS ROBLES | 697 | IN-4000 | Placa ejes 8 - 12 / G - L piso 20 torre 4 y ejes 1 - 3 / A - F piso 20 torre 3 | 2025-10-31 | 2025-11-28 | 28 | 28 | 56.2 | 200.7 | PLACA | 56.167 | 3 | 200.714
24603 - FLORA - PARQUE CENTRAL LOS ROBLES | 697 | IN-4000 | Placa ejes 8 - 12 / G - L piso 20 torre 4 y ejes 1 - 3 / A - F piso 20 torre 3 | 2025-10-31 | 2025-11-28 | 28 | 28 | 55.9 | 199.6 | PLACA | 56.167 | 3 | 199.643
24603 - FLORA - PARQUE CENTRAL LOS ROBLES | 697 | IN-4000 | Placa ejes 8 - 12 / G - L piso 20 torre 4 y ejes 1 - 3 / A - F piso 20 torre 3 | 2025-10-31 | 2025-11-28 | 28 | 28 | 56.4 | 201.4 | PLACA | 56.167 | 3 | 201.429
24603 - FLORA - PARQUE CENTRAL LOS ROBLES | 694 | IN-4000 | Placa ejes 8 - 12 / A - F piso 20 torre 4 | 2025-10-30 | 2025-11-27 | 28 | 28 | 38.6 | 137.9 | PLACA | 38.367 | 3 | 137.857
24603 - FLORA - PARQUE CENTRAL LOS ROBLES | 694 | IN-4000 | Placa ejes 8 - 12 / A - F piso 20 torre 4 | 2025-10-30 | 2025-11-27 | 28 | 28 | 39 | 139.3 | PLACA | 38.367 | 3 | 139.286
24603 - FLORA - PARQUE CENTRAL LOS ROBLES | 694 | IN-4000 | Placa ejes 8 - 12 / A - F piso 20 torre 4 | 2025-10-30 | 2025-11-27 | 28 | 28 | 37.5 | 133.9 | PLACA | 38.367 | 3 | 133.929
24603 - FLORA - PARQUE CENTRAL LOS ROBLES | 691 | IN - 4000 | Placa eje 3 - 10 / G - L piso 20 torre 4" | 2025-10-29 | 2025-11-26 | 28 | 28 | 38.4 | 137.1 | PLACA | 38.333 | 3 | 137.143
24603 - FLORA - PARQUE CENTRAL LOS ROBLES | 691 | IN - 4000 | Placa eje 3 - 10 / G - L piso 20 torre 4" | 2025-10-29 | 2025-11-26 | 28 | 28 | 38.9 | 138.9 | PLACA | 38.333 | 3 | 138.929
24603 - FLORA - PARQUE CENTRAL LOS ROBLES | 691 | IN - 4000 | Placa eje 3 - 10 / G - L piso 20 torre 4" | 2025-10-29 | 2025-11-26 | 28 | 28 | 37.7 | 134.6 | PLACA | 38.333 | 3 | 134.643
24603 - FLORA - PARQUE CENTRAL LOS ROBLES | 687 | No especificado | Placa ejes 3 - 10 / A - F piso 20 torre 4 | 2025-10-28 | 2025-11-25 | 28 | 28 | 48.6 | 173.6 | PLACA | 49.2 | 3 | 173.571
24603 - FLORA - PARQUE CENTRAL LOS ROBLES | 687 | No especificado | Placa ejes 3 - 10 / A - F piso 20 torre 4 | 2025-10-28 | 2025-11-25 | 28 | 28 | 50.3 | 179.6 | PLACA | 49.2 | 3 | 179.643
24603 - FLORA - PARQUE CENTRAL LOS ROBLES | 687 | No especificado | Placa ejes 3 - 10 / A - F piso 20 torre 4 | 2025-10-28 | 2025-11-25 | 28 | 28 | 48.7 | 173.9 | PLACA | 49.2 | 3 | 173.929
24603 - FLORA - PARQUE CENTRAL LOS ROBLES | 681 | No especificado | Placa comunal ejes 5-4 /D-G | 2025-10-27 | 2025-11-24 | 28 | 28 | 34 | 121.4 | PLACA | 34.833 | 3 | 121.429
24603 - FLORA - PARQUE CENTRAL LOS ROBLES | 681 | No especificado | Placa comunal ejes 5-4 /D-G | 2025-10-27 | 2025-11-24 | 28 | 28 | 35.1 | 125.4 | PLACA | 34.833 | 3 | 125.357
24603 - FLORA - PARQUE CENTRAL LOS ROBLES | 681 | No especificado | Placa comunal ejes 5-4 /D-G | 2025-10-27 | 2025-11-24 | 28 | 28 | 35.4 | 126.4 | PLACA | 34.833 | 3 | 126.429
24603 - FLORA - PARQUE CENTRAL LOS ROBLES | 667 | No especificado | Viga cim ejes 3 - A - C | 2025-10-22 | 2025-11-19 | 28 | 28 | 34.6 | 123.6 |  | 35.3 | 3 | 123.571
24603 - FLORA - PARQUE CENTRAL LOS ROBLES | 667 | No especificado | Viga cim ejes 3 - A - C | 2025-10-22 | 2025-11-19 | 28 | 28 | 35.7 | 127.5 |  | 35.3 | 3 | 127.5
24603 - FLORA - PARQUE CENTRAL LOS ROBLES | 667 | No especificado | Viga cim ejes 3 - A - C | 2025-10-22 | 2025-11-19 | 28 | 28 | 35.6 | 127.1 |  | 35.3 | 3 | 127.143
24603 - FLORA - PARQUE CENTRAL LOS ROBLES | 615 | No especificado | Placa comercio 2 | 2025-10-03 | 2025-10-31 | 28 | 28 | 34.4 | 122.9 | PLACA | 33.8 | 3 | 122.857
24603 - FLORA - PARQUE CENTRAL LOS ROBLES | 615 | No especificado | Placa comercio 2 | 2025-10-03 | 2025-10-31 | 28 | 28 | 33.4 | 119.3 | PLACA | 33.8 | 3 | 119.286
24603 - FLORA - PARQUE CENTRAL LOS ROBLES | 615 | No especificado | Placa comercio 2 | 2025-10-03 | 2025-10-31 | 28 | 28 | 33.6 | 120 | PLACA | 33.8 | 3 | 120
24603 - FLORA - PARQUE CENTRAL LOS ROBLES | 582 | No especificado | Tanques sudscomercio 2 | 2025-09-19 | 2025-10-17 | 28 | 28 | 31.1 | 111.1 |  | 30.7 | 3 | 111.071
24603 - FLORA - PARQUE CENTRAL LOS ROBLES | 582 | No especificado | Tanques sudscomercio 2 | 2025-09-19 | 2025-10-17 | 28 | 28 | 30.3 | 108.2 |  | 30.7 | 3 | 108.214
24603 - FLORA - PARQUE CENTRAL LOS ROBLES | 582 | No especificado | Tanques sudscomercio 2 | 2025-09-19 | 2025-10-17 | 28 | 28 | 30.7 | 109.6 |  | 30.7 | 3 | 109.643
24603 - FLORA - PARQUE CENTRAL LOS ROBLES | 527 | No especificado | Tanque agua lluvias comercio 2 | 2025-08-28 | 2025-09-25 | 28 | 28 | 44.2 | 157.9 |  | 44.167 | 3 | 157.857
24603 - FLORA - PARQUE CENTRAL LOS ROBLES | 527 | No especificado | Tanque agua lluvias comercio 2 | 2025-08-28 | 2025-09-25 | 28 | 28 | 43.3 | 154.6 |  | 44.167 | 3 | 154.643
24603 - FLORA - PARQUE CENTRAL LOS ROBLES | 527 | No especificado | Tanque agua lluvias comercio 2 | 2025-08-28 | 2025-09-25 | 28 | 28 | 45 | 160.7 |  | 44.167 | 3 | 160.714
24603 - FLORA - PARQUE CENTRAL LOS ROBLES | 990 | Autoco | Muros Sobre Recorrido, Ascensor T3 | 2026-04-11 | 2026-05-09 | 28 | 27.6 | 35.7 | 129.3 | MURO | 35.667 | 3 | 129.348
24603 - FLORA - PARQUE CENTRAL LOS ROBLES | 990 | Autoco | Muros Sobre Recorrido, Ascensor T3 | 2026-04-11 | 2026-05-09 | 28 | 27.6 | 35.4 | 128.3 | MURO | 35.667 | 3 | 128.261
24603 - FLORA - PARQUE CENTRAL LOS ROBLES | 990 | Autoco | Muros Sobre Recorrido, Ascensor T3 | 2026-04-11 | 2026-05-09 | 28 | 27.6 | 35.9 | 130.1 | MURO | 35.667 | 3 | 130.072
24603 - FLORA - PARQUE CENTRAL LOS ROBLES | 983 | Autoco. | Muros sobre recorrido, ascensor T4 | 2026-04-08 | 2026-05-06 | 28 | 27.6 | 35.3 | 127.9 | MURO | 35.067 | 3 | 127.899
24603 - FLORA - PARQUE CENTRAL LOS ROBLES | 983 | Autoco. | Muros sobre recorrido, ascensor T4 | 2026-04-08 | 2026-05-06 | 28 | 27.6 | 35.1 | 127.2 | MURO | 35.067 | 3 | 127.174
24603 - FLORA - PARQUE CENTRAL LOS ROBLES | 983 | Autoco. | Muros sobre recorrido, ascensor T4 | 2026-04-08 | 2026-05-06 | 28 | 27.6 | 34.8 | 126.1 | MURO | 35.067 | 3 | 126.087
24603 - FLORA - PARQUE CENTRAL LOS ROBLES | 971 | Autoco | Antepechos T3 | 2026-03-24 | 2026-04-21 | 28 | 27.6 | 32.5 | 117.8 |  | 32.5 | 3 | 117.754
24603 - FLORA - PARQUE CENTRAL LOS ROBLES | 971 | Autoco | Antepechos T3 | 2026-03-24 | 2026-04-21 | 28 | 27.6 | 32.9 | 119.2 |  | 32.5 | 3 | 119.203
24603 - FLORA - PARQUE CENTRAL LOS ROBLES | 971 | Autoco | Antepechos T3 | 2026-03-24 | 2026-04-21 | 28 | 27.6 | 32.1 | 116.3 |  | 32.5 | 3 | 116.304
24603 - FLORA - PARQUE CENTRAL LOS ROBLES | 970 | Autoco | Muros de escaleras cubierta T3 , ejes 1 , 3 / H - E | 2026-03-21 | 2026-04-18 | 28 | 27.6 | 31.9 | 115.6 | MURO | 32.9 | 3 | 115.58
24603 - FLORA - PARQUE CENTRAL LOS ROBLES | 970 | Autoco | Muros de escaleras cubierta T3 , ejes 1 , 3 / H - E | 2026-03-21 | 2026-04-18 | 28 | 27.6 | 33.5 | 121.4 | MURO | 32.9 | 3 | 121.377
24603 - FLORA - PARQUE CENTRAL LOS ROBLES | 970 | Autoco | Muros de escaleras cubierta T3 , ejes 1 , 3 / H - E | 2026-03-21 | 2026-04-18 | 28 | 27.6 | 33.3 | 120.7 | MURO | 32.9 | 3 | 120.652
24603 - FLORA - PARQUE CENTRAL LOS ROBLES | 963 | AUTOCO | Muros de ascensor T3, ejes 7, 9 / I – F | 2026-03-17 | 2026-04-14 | 28 | 27.6 | 38.5 | 139.5 | MURO | 38.5 | 3 | 139.493
24603 - FLORA - PARQUE CENTRAL LOS ROBLES | 963 | AUTOCO | Muros de ascensor T3, ejes 7, 9 / I – F | 2026-03-17 | 2026-04-14 | 28 | 27.6 | 39 | 141.3 | MURO | 38.5 | 3 | 141.304
24603 - FLORA - PARQUE CENTRAL LOS ROBLES | 963 | AUTOCO | Muros de ascensor T3, ejes 7, 9 / I – F | 2026-03-17 | 2026-04-14 | 28 | 27.6 | 38 | 137.7 | MURO | 38.5 | 3 | 137.681
24603 - FLORA - PARQUE CENTRAL LOS ROBLES | 961 | AUTOCO | Muros T2, ejes 12, 15 / A - L piso 1 | 2026-03-14 | 2026-04-11 | 28 | 27.6 | 37.4 | 135.5 | MURO | 37.367 | 3 | 135.507
24603 - FLORA - PARQUE CENTRAL LOS ROBLES | 961 | AUTOCO | Muros T2, ejes 12, 15 / A - L piso 1 | 2026-03-14 | 2026-04-11 | 28 | 27.6 | 37.8 | 137 | MURO | 37.367 | 3 | 136.957
24603 - FLORA - PARQUE CENTRAL LOS ROBLES | 961 | AUTOCO | Muros T2, ejes 12, 15 / A - L piso 1 | 2026-03-14 | 2026-04-11 | 28 | 27.6 | 36.9 | 133.7 | MURO | 37.367 | 3 | 133.696
24603 - FLORA - PARQUE CENTRAL LOS ROBLES | 960 | INDUS | Escaleras piso 27, cubierta T4 | 2026-03-13 | 2026-04-10 | 28 | 27.6 | 29.6 | 143 |  | 29.167 | 3 | 107.246
24603 - FLORA - PARQUE CENTRAL LOS ROBLES | 960 | INDUS | Escaleras piso 27, cubierta T4 | 2026-03-13 | 2026-04-10 | 28 | 27.6 | 28.8 | 139.1 |  | 29.167 | 3 | 104.348
24603 - FLORA - PARQUE CENTRAL LOS ROBLES | 960 | INDUS | Escaleras piso 27, cubierta T4 | 2026-03-13 | 2026-04-10 | 28 | 27.6 | 29.1 | 140.6 |  | 29.167 | 3 | 105.435
24603 - FLORA - PARQUE CENTRAL LOS ROBLES | 941 | PTICO | Base tanque RCI , plataforma 1 | 2026-02-27 | 2026-03-27 | 28 | 27.6 | 37.7 | 136.6 |  | 37.767 | 3 | 136.594
24603 - FLORA - PARQUE CENTRAL LOS ROBLES | 941 | PTICO | Base tanque RCI , plataforma 1 | 2026-02-27 | 2026-03-27 | 28 | 27.6 | 38.3 | 138.8 |  | 37.767 | 3 | 138.768
24603 - FLORA - PARQUE CENTRAL LOS ROBLES | 941 | PTICO | Base tanque RCI , plataforma 1 | 2026-02-27 | 2026-03-27 | 28 | 27.6 | 37.3 | 135.1 |  | 37.767 | 3 | 135.145
24603 - FLORA - PARQUE CENTRAL LOS ROBLES | 958 | Ptico | Muros tanque RCI, plataforma 1 | 2026-03-11 | 2026-04-08 | 28 | 27.6 | 34.7 | 125.7 | MURO | 34.133 | 3 | 125.725
24603 - FLORA - PARQUE CENTRAL LOS ROBLES | 958 | Ptico | Muros tanque RCI, plataforma 1 | 2026-03-11 | 2026-04-08 | 28 | 27.6 | 33.7 | 122.1 | MURO | 34.133 | 3 | 122.101
24603 - FLORA - PARQUE CENTRAL LOS ROBLES | 958 | Ptico | Muros tanque RCI, plataforma 1 | 2026-03-11 | 2026-04-08 | 28 | 27.6 | 34 | 123.2 | MURO | 34.133 | 3 | 123.188
24603 - FLORA - PARQUE CENTRAL LOS ROBLES | 956 | Autoco | Muros T4 cubierta escaleras | 2026-03-10 | 2026-04-07 | 28 | 27.6 | 38.4 | 139.1 | MURO | 37.867 | 3 | 139.13
24603 - FLORA - PARQUE CENTRAL LOS ROBLES | 956 | Autoco | Muros T4 cubierta escaleras | 2026-03-10 | 2026-04-07 | 28 | 27.6 | 37.3 | 135.1 | MURO | 37.867 | 3 | 135.145
24603 - FLORA - PARQUE CENTRAL LOS ROBLES | 956 | Autoco | Muros T4 cubierta escaleras | 2026-03-10 | 2026-04-07 | 28 | 27.6 | 37.9 | 137.3 | MURO | 37.867 | 3 | 137.319
24603 - FLORA - PARQUE CENTRAL LOS ROBLES | 939 | Autoco | Muros T3 piso 27 ejes 1 - 4 / A - L | 2026-02-26 | 2026-03-26 | 28 | 27.6 | 36.3 | 131.5 | MURO | 36.067 | 3 | 131.522
24603 - FLORA - PARQUE CENTRAL LOS ROBLES | 939 | Autoco | Muros T3 piso 27 ejes 1 - 4 / A - L | 2026-02-26 | 2026-03-26 | 28 | 27.6 | 36.1 | 130.8 | MURO | 36.067 | 3 | 130.797
24603 - FLORA - PARQUE CENTRAL LOS ROBLES | 939 | Autoco | Muros T3 piso 27 ejes 1 - 4 / A - L | 2026-02-26 | 2026-03-26 | 28 | 27.6 | 35.8 | 129.7 | MURO | 36.067 | 3 | 129.71
24603 - FLORA - PARQUE CENTRAL LOS ROBLES | 938 | Autoco | Muros T3 piso 27 ejes 4 - 8 / G - L | 2026-02-25 | 2026-03-25 | 28 | 27.6 | 41.4 | 150 | MURO | 41.133 | 3 | 150
24603 - FLORA - PARQUE CENTRAL LOS ROBLES | 938 | Autoco | Muros T3 piso 27 ejes 4 - 8 / G - L | 2026-02-25 | 2026-03-25 | 28 | 27.6 | 41.2 | 149.3 | MURO | 41.133 | 3 | 149.275
24603 - FLORA - PARQUE CENTRAL LOS ROBLES | 938 | Autoco | Muros T3 piso 27 ejes 4 - 8 / G - L | 2026-02-25 | 2026-03-25 | 28 | 27.6 | 40.8 | 147.8 | MURO | 41.133 | 3 | 147.826
24603 - FLORA - PARQUE CENTRAL LOS ROBLES | 935 | Autoco | Muros T3, piso 27 ejes 4 - 8 / A - F | 2026-02-24 | 2026-03-24 | 28 | 27.6 | 42.1 | 152.5 | MURO | 41.767 | 3 | 152.536
24603 - FLORA - PARQUE CENTRAL LOS ROBLES | 935 | Autoco | Muros T3, piso 27 ejes 4 - 8 / A - F | 2026-02-24 | 2026-03-24 | 28 | 27.6 | 42.3 | 153.3 | MURO | 41.767 | 3 | 153.261
24603 - FLORA - PARQUE CENTRAL LOS ROBLES | 935 | Autoco | Muros T3, piso 27 ejes 4 - 8 / A - F | 2026-02-24 | 2026-03-24 | 28 | 27.6 | 40.9 | 148.2 | MURO | 41.767 | 3 | 148.188
24603 - FLORA - PARQUE CENTRAL LOS ROBLES | 933 | Autoco | Muros T3, piso 27, ejes 8 – 12 / G - L | 2026-02-20 | 2026-03-20 | 28 | 27.6 | 44.2 | 160.1 | MURO | 43.7 | 3 | 160.145
24603 - FLORA - PARQUE CENTRAL LOS ROBLES | 933 | Autoco | Muros T3, piso 27, ejes 8 – 12 / G - L | 2026-02-20 | 2026-03-20 | 28 | 27.6 | 43.2 | 156.5 | MURO | 43.7 | 3 | 156.522
24603 - FLORA - PARQUE CENTRAL LOS ROBLES | 933 | Autoco | Muros T3, piso 27, ejes 8 – 12 / G - L | 2026-02-20 | 2026-03-20 | 28 | 27.6 | 43.7 | 158.3 | MURO | 43.7 | 3 | 158.333
24603 - FLORA - PARQUE CENTRAL LOS ROBLES | 932 | Autoco | Muros T3, piso 27, ejes 8 – 12 / A – F | 2026-02-19 | 2026-03-19 | 28 | 27.6 | 35.1 | 127.2 | MURO | 35.1 | 3 | 127.174
24603 - FLORA - PARQUE CENTRAL LOS ROBLES | 932 | Autoco | Muros T3, piso 27, ejes 8 – 12 / A – F | 2026-02-19 | 2026-03-19 | 28 | 27.6 | 35.7 | 129.3 | MURO | 35.1 | 3 | 129.348
24603 - FLORA - PARQUE CENTRAL LOS ROBLES | 932 | Autoco | Muros T3, piso 27, ejes 8 – 12 / A – F | 2026-02-19 | 2026-03-19 | 28 | 27.6 | 34.5 | 125 | MURO | 35.1 | 3 | 125
24603 - FLORA - PARQUE CENTRAL LOS ROBLES | 929 | Autoco | Muros T4, piso 27, ejes 1, 5 / G - L | 2026-02-18 | 2026-03-18 | 28 | 27.6 | 36.7 | 133 | MURO | 35.967 | 3 | 132.971
24603 - FLORA - PARQUE CENTRAL LOS ROBLES | 929 | Autoco | Muros T4, piso 27, ejes 1, 5 / G - L | 2026-02-18 | 2026-03-18 | 28 | 27.6 | 35.7 | 129.3 | MURO | 35.967 | 3 | 129.348
24603 - FLORA - PARQUE CENTRAL LOS ROBLES | 929 | Autoco | Muros T4, piso 27, ejes 1, 5 / G - L | 2026-02-18 | 2026-03-18 | 28 | 27.6 | 35.5 | 128.6 | MURO | 35.967 | 3 | 128.623
24603 - FLORA - PARQUE CENTRAL LOS ROBLES | 924 | Autoco. | Muros T4, piso 27, ejes 1 - 4 , A-F | 2026-02-16 | 2026-03-16 | 28 | 27.6 | 39.7 | 143.8 | MURO | 39.533 | 3 | 143.841
24603 - FLORA - PARQUE CENTRAL LOS ROBLES | 924 | Autoco. | Muros T4, piso 27, ejes 1 - 4 , A-F | 2026-02-16 | 2026-03-16 | 28 | 27.6 | 38.8 | 140.6 | MURO | 39.533 | 3 | 140.58
24603 - FLORA - PARQUE CENTRAL LOS ROBLES | 924 | Autoco. | Muros T4, piso 27, ejes 1 - 4 , A-F | 2026-02-16 | 2026-03-16 | 28 | 27.6 | 40.1 | 145.3 | MURO | 39.533 | 3 | 145.29
24603 - FLORA - PARQUE CENTRAL LOS ROBLES | 922 | Autoco. | Muros T4, piso 27, ejes 5 - 10 / G - L | 2026-02-12 | 2026-03-12 | 28 | 27.6 | 39.1 | 141.7 | MURO | 38.6 | 3 | 141.667
24603 - FLORA - PARQUE CENTRAL LOS ROBLES | 922 | Autoco. | Muros T4, piso 27, ejes 5 - 10 / G - L | 2026-02-12 | 2026-03-12 | 28 | 27.6 | 38.5 | 139.5 | MURO | 38.6 | 3 | 139.493
24603 - FLORA - PARQUE CENTRAL LOS ROBLES | 922 | Autoco. | Muros T4, piso 27, ejes 5 - 10 / G - L | 2026-02-12 | 2026-03-12 | 28 | 27.6 | 38.2 | 138.4 | MURO | 38.6 | 3 | 138.406
24603 - FLORA - PARQUE CENTRAL LOS ROBLES | 880 | Autoco | Muros T3 , piso 28 , ejes 2 - 7 / A - F | 2026-01-23 | 2026-02-20 | 28 | 27.6 | 41.5 | 150.4 | MURO | 41.533 | 3 | 150.362
24603 - FLORA - PARQUE CENTRAL LOS ROBLES | 880 | Autoco | Muros T3 , piso 28 , ejes 2 - 7 / A - F | 2026-01-23 | 2026-02-20 | 28 | 27.6 | 42.1 | 152.5 | MURO | 41.533 | 3 | 152.536
24603 - FLORA - PARQUE CENTRAL LOS ROBLES | 880 | Autoco | Muros T3 , piso 28 , ejes 2 - 7 / A - F | 2026-01-23 | 2026-02-20 | 28 | 27.6 | 41 | 148.6 | MURO | 41.533 | 3 | 148.551
24603 - FLORA - PARQUE CENTRAL LOS ROBLES | 877 | Autoco | Muros T3 , piso 28 ejes 7 - 9 / F - L , 7 - 8 / A - F | 2026-01-22 | 2026-02-19 | 28 | 27.6 | 38.4 | 139.1 | MURO | 38.7 | 3 | 139.13
24603 - FLORA - PARQUE CENTRAL LOS ROBLES | 877 | Autoco | Muros T3 , piso 28 ejes 7 - 9 / F - L , 7 - 8 / A - F | 2026-01-22 | 2026-02-19 | 28 | 27.6 | 38.6 | 139.9 | MURO | 38.7 | 3 | 139.855
24603 - FLORA - PARQUE CENTRAL LOS ROBLES | 877 | Autoco | Muros T3 , piso 28 ejes 7 - 9 / F - L , 7 - 8 / A - F | 2026-01-22 | 2026-02-19 | 28 | 27.6 | 39.1 | 141.7 | MURO | 38.7 | 3 | 141.667
24603 - FLORA - PARQUE CENTRAL LOS ROBLES | 920 | Autocompacto | Muros T4, piso 27 Ejes 5-10 A-F | 2026-02-10 | 2026-03-10 | 28 | 27.6 | 36.7 | 133 | MURO | 37.367 | 3 | 132.971
24603 - FLORA - PARQUE CENTRAL LOS ROBLES | 920 | Autocompacto | Muros T4, piso 27 Ejes 5-10 A-F | 2026-02-10 | 2026-03-10 | 28 | 27.6 | 38 | 137.7 | MURO | 37.367 | 3 | 137.681
24603 - FLORA - PARQUE CENTRAL LOS ROBLES | 920 | Autocompacto | Muros T4, piso 27 Ejes 5-10 A-F | 2026-02-10 | 2026-03-10 | 28 | 27.6 | 37.4 | 135.5 | MURO | 37.367 | 3 | 135.507
24603 - FLORA - PARQUE CENTRAL LOS ROBLES | 916 | Autocompactante | Muros T3, piso 26, ejes 1 - 4, A-L | 2026-02-05 | 2026-03-05 | 28 | 27.6 | 40.3 | 146 | MURO | 40.233 | 3 | 146.014
24603 - FLORA - PARQUE CENTRAL LOS ROBLES | 916 | Autocompactante | Muros T3, piso 26, ejes 1 - 4, A-L | 2026-02-05 | 2026-03-05 | 28 | 27.6 | 40.7 | 147.5 | MURO | 40.233 | 3 | 147.464
24603 - FLORA - PARQUE CENTRAL LOS ROBLES | 916 | Autocompactante | Muros T3, piso 26, ejes 1 - 4, A-L | 2026-02-05 | 2026-03-05 | 28 | 27.6 | 39.7 | 143.8 | MURO | 40.233 | 3 | 143.841
24603 - FLORA - PARQUE CENTRAL LOS ROBLES | 912 | Autocompactante | Muros T3, piso 26, ejes 4 -8, 6-2 | 2026-02-04 | 2026-03-04 | 28 | 27.6 | 35.4 | 128.3 | MURO | 35.767 | 3 | 128.261
24603 - FLORA - PARQUE CENTRAL LOS ROBLES | 912 | Autocompactante | Muros T3, piso 26, ejes 4 -8, 6-2 | 2026-02-04 | 2026-03-04 | 28 | 27.6 | 36.4 | 131.9 | MURO | 35.767 | 3 | 131.884
24603 - FLORA - PARQUE CENTRAL LOS ROBLES | 912 | Autocompactante | Muros T3, piso 26, ejes 4 -8, 6-2 | 2026-02-04 | 2026-03-04 | 28 | 27.6 | 35.5 | 128.6 | MURO | 35.767 | 3 | 128.623
24603 - FLORA - PARQUE CENTRAL LOS ROBLES | 908 | AU | Muros T3 , piso 26 ejes 4 , 8 / A - F | 2026-02-03 | 2026-03-03 | 28 | 27.6 | 35.6 | 129 | MURO | 36.067 | 3 | 128.986
24603 - FLORA - PARQUE CENTRAL LOS ROBLES | 908 | AU | Muros T3 , piso 26 ejes 4 , 8 / A - F | 2026-02-03 | 2026-03-03 | 28 | 27.6 | 36.8 | 133.3 | MURO | 36.067 | 3 | 133.333
24603 - FLORA - PARQUE CENTRAL LOS ROBLES | 908 | AU | Muros T3 , piso 26 ejes 4 , 8 / A - F | 2026-02-03 | 2026-03-03 | 28 | 27.6 | 35.8 | 129.7 | MURO | 36.067 | 3 | 129.71
24603 - FLORA - PARQUE CENTRAL LOS ROBLES | 903 | AU | Muros T3 , piso 26 , ejes 8 - 12 / G - L | 2026-02-02 | 2026-03-02 | 28 | 27.6 | 38.5 | 139.5 | MURO | 38.333 | 3 | 139.493
24603 - FLORA - PARQUE CENTRAL LOS ROBLES | 903 | AU | Muros T3 , piso 26 , ejes 8 - 12 / G - L | 2026-02-02 | 2026-03-02 | 28 | 27.6 | 38.6 | 139.9 | MURO | 38.333 | 3 | 139.855
24603 - FLORA - PARQUE CENTRAL LOS ROBLES | 903 | AU | Muros T3 , piso 26 , ejes 8 - 12 / G - L | 2026-02-02 | 2026-03-02 | 28 | 27.6 | 37.9 | 137.3 | MURO | 38.333 | 3 | 137.319
24603 - FLORA - PARQUE CENTRAL LOS ROBLES | 900 | AU | Muros T3 , piso 26 , ejes 8 - 12 / A - F | 2026-01-31 | 2026-02-28 | 28 | 27.6 | 35.6 | 129 | MURO | 35.7 | 3 | 128.986
24603 - FLORA - PARQUE CENTRAL LOS ROBLES | 900 | AU | Muros T3 , piso 26 , ejes 8 - 12 / A - F | 2026-01-31 | 2026-02-28 | 28 | 27.6 | 35.1 | 127.2 | MURO | 35.7 | 3 | 127.174
24603 - FLORA - PARQUE CENTRAL LOS ROBLES | 900 | AU | Muros T3 , piso 26 , ejes 8 - 12 / A - F | 2026-01-31 | 2026-02-28 | 28 | 27.6 | 36.4 | 131.9 | MURO | 35.7 | 3 | 131.884
24603 - FLORA - PARQUE CENTRAL LOS ROBLES | 897 | AU | Muros T4 , piso 26 , ejes 1 - 5 / G - L | 2026-01-30 | 2026-02-27 | 28 | 27.6 | 38.2 | 138.4 | MURO | 38.233 | 3 | 138.406
24603 - FLORA - PARQUE CENTRAL LOS ROBLES | 897 | AU | Muros T4 , piso 26 , ejes 1 - 5 / G - L | 2026-01-30 | 2026-02-27 | 28 | 27.6 | 38.1 | 138 | MURO | 38.233 | 3 | 138.043
24603 - FLORA - PARQUE CENTRAL LOS ROBLES | 897 | AU | Muros T4 , piso 26 , ejes 1 - 5 / G - L | 2026-01-30 | 2026-02-27 | 28 | 27.6 | 38.4 | 139.1 | MURO | 38.233 | 3 | 139.13
24603 - FLORA - PARQUE CENTRAL LOS ROBLES | 894 | AU | Muros T4 , piso 26 , ejes 1 - 5 / A -F | 2026-01-29 | 2026-02-26 | 28 | 27.6 | 42.4 | 153.6 | MURO | 42.2 | 3 | 153.623
24603 - FLORA - PARQUE CENTRAL LOS ROBLES | 894 | AU | Muros T4 , piso 26 , ejes 1 - 5 / A -F | 2026-01-29 | 2026-02-26 | 28 | 27.6 | 42.7 | 154.7 | MURO | 42.2 | 3 | 154.71
24603 - FLORA - PARQUE CENTRAL LOS ROBLES | 894 | AU | Muros T4 , piso 26 , ejes 1 - 5 / A -F | 2026-01-29 | 2026-02-26 | 28 | 27.6 | 41.5 | 150.4 | MURO | 42.2 | 3 | 150.362
24603 - FLORA - PARQUE CENTRAL LOS ROBLES | 891 | AU | Muros T4 , piso 26 , ejes 5 - 10 / G - L | 2026-01-28 | 2026-02-25 | 28 | 27.6 | 38.3 | 138.8 | MURO | 38.633 | 3 | 138.768
24603 - FLORA - PARQUE CENTRAL LOS ROBLES | 891 | AU | Muros T4 , piso 26 , ejes 5 - 10 / G - L | 2026-01-28 | 2026-02-25 | 28 | 27.6 | 38.5 | 139.5 | MURO | 38.633 | 3 | 139.493
24603 - FLORA - PARQUE CENTRAL LOS ROBLES | 891 | AU | Muros T4 , piso 26 , ejes 5 - 10 / G - L | 2026-01-28 | 2026-02-25 | 28 | 27.6 | 39.1 | 141.7 | MURO | 38.633 | 3 | 141.667
24603 - FLORA - PARQUE CENTRAL LOS ROBLES | 890 | Autoco | Muros T4 , piso 26 , ejes 5 , 10 / A - F | 2026-01-27 | 2026-02-24 | 28 | 27.6 | 38.4 | 139.1 | MURO | 38.7 | 3 | 139.13
24603 - FLORA - PARQUE CENTRAL LOS ROBLES | 890 | Autoco | Muros T4 , piso 26 , ejes 5 , 10 / A - F | 2026-01-27 | 2026-02-24 | 28 | 27.6 | 38.7 | 140.2 | MURO | 38.7 | 3 | 140.217
24603 - FLORA - PARQUE CENTRAL LOS ROBLES | 890 | Autoco | Muros T4 , piso 26 , ejes 5 , 10 / A - F | 2026-01-27 | 2026-02-24 | 28 | 27.6 | 39 | 141.3 | MURO | 38.7 | 3 | 141.304
24603 - FLORA - PARQUE CENTRAL LOS ROBLES | 874 | Autoco | Muros T3 , piso 25 , ejes 8 - 12 , / 6 - 2 | 2026-01-22 | 2026-02-19 | 28 | 27.6 | 40.1 | 145.3 | MURO | 40.133 | 3 | 145.29
24603 - FLORA - PARQUE CENTRAL LOS ROBLES | 874 | Autoco | Muros T3 , piso 25 , ejes 8 - 12 , / 6 - 2 | 2026-01-22 | 2026-02-19 | 28 | 27.6 | 39.9 | 144.6 | MURO | 40.133 | 3 | 144.565
24603 - FLORA - PARQUE CENTRAL LOS ROBLES | 874 | Autoco | Muros T3 , piso 25 , ejes 8 - 12 , / 6 - 2 | 2026-01-22 | 2026-02-19 | 28 | 27.6 | 40.4 | 146.4 | MURO | 40.133 | 3 | 146.377
24603 - FLORA - PARQUE CENTRAL LOS ROBLES | 871 | Ptico | Viga anden , ejes 3 - 4 , / D - E , salon comunal | 2026-01-21 | 2026-02-18 | 28 | 27.6 | 34.6 | 125.4 |  | 34.367 | 3 | 125.362
24603 - FLORA - PARQUE CENTRAL LOS ROBLES | 871 | Ptico | Viga anden , ejes 3 - 4 , / D - E , salon comunal | 2026-01-21 | 2026-02-18 | 28 | 27.6 | 34.5 | 125 |  | 34.367 | 3 | 125
24603 - FLORA - PARQUE CENTRAL LOS ROBLES | 871 | Ptico | Viga anden , ejes 3 - 4 , / D - E , salon comunal | 2026-01-21 | 2026-02-18 | 28 | 27.6 | 34 | 123.2 |  | 34.367 | 3 | 123.188
24603 - FLORA - PARQUE CENTRAL LOS ROBLES | 887 | Autoco | Muros T3 , piso 25 , ejes 1 - 4 , / A - L | 2026-01-26 | 2026-02-23 | 28 | 27.6 | 40 | 144.9 | MURO | 39.9 | 3 | 144.928
24603 - FLORA - PARQUE CENTRAL LOS ROBLES | 887 | Autoco | Muros T3 , piso 25 , ejes 1 - 4 , / A - L | 2026-01-26 | 2026-02-23 | 28 | 27.6 | 39.7 | 143.8 | MURO | 39.9 | 3 | 143.841
24603 - FLORA - PARQUE CENTRAL LOS ROBLES | 887 | Autoco | Muros T3 , piso 25 , ejes 1 - 4 , / A - L | 2026-01-26 | 2026-02-23 | 28 | 27.6 | 40 | 144.9 | MURO | 39.9 | 3 | 144.928
24603 - FLORA - PARQUE CENTRAL LOS ROBLES | 885 | Autoco | Muros T3 , piso 25 , ejes 2 , 7 , / L - 6 | 2026-01-24 | 2026-02-21 | 28 | 27.6 | 40.4 | 146.4 | MURO | 40.133 | 3 | 146.377
24603 - FLORA - PARQUE CENTRAL LOS ROBLES | 885 | Autoco | Muros T3 , piso 25 , ejes 2 , 7 , / L - 6 | 2026-01-24 | 2026-02-21 | 28 | 27.6 | 40.1 | 145.3 | MURO | 40.133 | 3 | 145.29
24603 - FLORA - PARQUE CENTRAL LOS ROBLES | 885 | Autoco | Muros T3 , piso 25 , ejes 2 , 7 , / L - 6 | 2026-01-24 | 2026-02-21 | 28 | 27.6 | 39.9 | 144.6 | MURO | 40.133 | 3 | 144.565
24603 - FLORA - PARQUE CENTRAL LOS ROBLES | 860 | No especificado | Escaleras piso 21 y 22 , T3 | 2026-01-17 | 2026-02-14 | 28 | 27.6 | 36.6 | 132.6 |  | 36.333 | 3 | 132.609
24603 - FLORA - PARQUE CENTRAL LOS ROBLES | 860 | No especificado | Escaleras piso 21 y 22 , T3 | 2026-01-17 | 2026-02-14 | 28 | 27.6 | 36.4 | 131.9 |  | 36.333 | 3 | 131.884
24603 - FLORA - PARQUE CENTRAL LOS ROBLES | 860 | No especificado | Escaleras piso 21 y 22 , T3 | 2026-01-17 | 2026-02-14 | 28 | 27.6 | 36 | 130.4 |  | 36.333 | 3 | 130.435
24603 - FLORA - PARQUE CENTRAL LOS ROBLES | 859 | AU 4000 | Muros T4 , piso 25 , ejes 4 - 6 / G - 2 | 2026-01-16 | 2026-02-13 | 28 | 27.6 | 39.9 | 144.6 | MURO | 40.867 | 3 | 144.565
24603 - FLORA - PARQUE CENTRAL LOS ROBLES | 859 | AU 4000 | Muros T4 , piso 25 , ejes 4 - 6 / G - 2 | 2026-01-16 | 2026-02-13 | 28 | 27.6 | 41.5 | 150.4 | MURO | 40.867 | 3 | 150.362
24603 - FLORA - PARQUE CENTRAL LOS ROBLES | 859 | AU 4000 | Muros T4 , piso 25 , ejes 4 - 6 / G - 2 | 2026-01-16 | 2026-02-13 | 28 | 27.6 | 41.2 | 149.3 | MURO | 40.867 | 3 | 149.275
24603 - FLORA - PARQUE CENTRAL LOS ROBLES | 857 | AU 4000 | Muros T4 , piso 25 ejes 6 - 10 / G - 2 | 2026-01-15 | 2026-02-12 | 28 | 27.6 | 39.5 | 143.1 | MURO | 39.233 | 3 | 143.116
24603 - FLORA - PARQUE CENTRAL LOS ROBLES | 857 | AU 4000 | Muros T4 , piso 25 ejes 6 - 10 / G - 2 | 2026-01-15 | 2026-02-12 | 28 | 27.6 | 39.3 | 142.4 | MURO | 39.233 | 3 | 142.391
24603 - FLORA - PARQUE CENTRAL LOS ROBLES | 857 | AU 4000 | Muros T4 , piso 25 ejes 6 - 10 / G - 2 | 2026-01-15 | 2026-02-12 | 28 | 27.6 | 38.9 | 140.9 | MURO | 39.233 | 3 | 140.942
24603 - FLORA - PARQUE CENTRAL LOS ROBLES | 868 | AU | Muros T3 - Piso 25 - ejes 8 - 12 / A - F | 2026-01-20 | 2026-02-17 | 28 | 27.6 | 37.9 | 137.3 | MURO | 38.133 | 3 | 137.319
24603 - FLORA - PARQUE CENTRAL LOS ROBLES | 868 | AU | Muros T3 - Piso 25 - ejes 8 - 12 / A - F | 2026-01-20 | 2026-02-17 | 28 | 27.6 | 38.4 | 139.1 | MURO | 38.133 | 3 | 139.13
24603 - FLORA - PARQUE CENTRAL LOS ROBLES | 868 | AU | Muros T3 - Piso 25 - ejes 8 - 12 / A - F | 2026-01-20 | 2026-02-17 | 28 | 27.6 | 38.1 | 138 | MURO | 38.133 | 3 | 138.043
24603 - FLORA - PARQUE CENTRAL LOS ROBLES | 865 | AU | Muros T4 - piso 26 - ejes 7 - 10 / A - F | 2026-01-19 | 2026-02-16 | 28 | 27.6 | 34.6 | 125.4 | MURO | 34.5 | 3 | 125.362
24603 - FLORA - PARQUE CENTRAL LOS ROBLES | 865 | AU | Muros T4 - piso 26 - ejes 7 - 10 / A - F | 2026-01-19 | 2026-02-16 | 28 | 27.6 | 34.7 | 125.7 | MURO | 34.5 | 3 | 125.725
24603 - FLORA - PARQUE CENTRAL LOS ROBLES | 865 | AU | Muros T4 - piso 26 - ejes 7 - 10 / A - F | 2026-01-19 | 2026-02-16 | 28 | 27.6 | 34.2 | 123.9 | MURO | 34.5 | 3 | 123.913
24603 - FLORA - PARQUE CENTRAL LOS ROBLES | 862 | AU | Muros piso 2 - T4 ejes 1 - 4 / A - F | 2026-01-17 | 2026-02-14 | 28 | 27.6 | 35.7 | 129.3 | MURO | 35.067 | 3 | 129.348
24603 - FLORA - PARQUE CENTRAL LOS ROBLES | 862 | AU | Muros piso 2 - T4 ejes 1 - 4 / A - F | 2026-01-17 | 2026-02-14 | 28 | 27.6 | 34.1 | 123.6 | MURO | 35.067 | 3 | 123.551
24603 - FLORA - PARQUE CENTRAL LOS ROBLES | 862 | AU | Muros piso 2 - T4 ejes 1 - 4 / A - F | 2026-01-17 | 2026-02-14 | 28 | 27.6 | 35.4 | 128.3 | MURO | 35.067 | 3 | 128.261
24603 - FLORA - PARQUE CENTRAL LOS ROBLES | 823 | AU | Muros T3 piso 24 ejes 8 - 12 / G - L | 2025-12-16 | 2026-01-13 | 28 | 27.6 | 40.9 | 148.2 | MURO | 40.9 | 3 | 148.188
24603 - FLORA - PARQUE CENTRAL LOS ROBLES | 823 | AU | Muros T3 piso 24 ejes 8 - 12 / G - L | 2025-12-16 | 2026-01-13 | 28 | 27.6 | 41.4 | 150 | MURO | 40.9 | 3 | 150
24603 - FLORA - PARQUE CENTRAL LOS ROBLES | 823 | AU | Muros T3 piso 24 ejes 8 - 12 / G - L | 2025-12-16 | 2026-01-13 | 28 | 27.6 | 40.4 | 146.4 | MURO | 40.9 | 3 | 146.377
24603 - FLORA - PARQUE CENTRAL LOS ROBLES | 815 | AU | Muros T4, piso 24 ejes 1 - 6 / G - L | 2025-12-13 | 2026-01-10 | 28 | 27.6 | 48.2 | 174.6 | MURO | 47.533 | 3 | 174.638
24603 - FLORA - PARQUE CENTRAL LOS ROBLES | 815 | AU | Muros T4, piso 24 ejes 1 - 6 / G - L | 2025-12-13 | 2026-01-10 | 28 | 27.6 | 46.9 | 169.9 | MURO | 47.533 | 3 | 169.928
24603 - FLORA - PARQUE CENTRAL LOS ROBLES | 815 | AU | Muros T4, piso 24 ejes 1 - 6 / G - L | 2025-12-13 | 2026-01-10 | 28 | 27.6 | 47.5 | 172.1 | MURO | 47.533 | 3 | 172.101
24603 - FLORA - PARQUE CENTRAL LOS ROBLES | 814 | Industrializado | Placa T3 piso 24 ejes 1 - 8 / G - L | 2025-12-13 | 2026-01-10 | 28 | 27.6 | 44.9 | 162.7 | PLACA | 44.9 | 3 | 162.681
24603 - FLORA - PARQUE CENTRAL LOS ROBLES | 814 | Industrializado | Placa T3 piso 24 ejes 1 - 8 / G - L | 2025-12-13 | 2026-01-10 | 28 | 27.6 | 45.5 | 164.9 | PLACA | 44.9 | 3 | 164.855
24603 - FLORA - PARQUE CENTRAL LOS ROBLES | 814 | Industrializado | Placa T3 piso 24 ejes 1 - 8 / G - L | 2025-12-13 | 2026-01-10 | 28 | 27.6 | 44.3 | 160.5 | PLACA | 44.9 | 3 | 160.507
24603 - FLORA - PARQUE CENTRAL LOS ROBLES | 813 | Industrializado | Escaleras T3 Piso 19 - 20 | 2025-12-13 | 2026-01-10 | 28 | 27.6 | 44.5 | 161.2 |  | 43.833 | 3 | 161.232
24603 - FLORA - PARQUE CENTRAL LOS ROBLES | 813 | Industrializado | Escaleras T3 Piso 19 - 20 | 2025-12-13 | 2026-01-10 | 28 | 27.6 | 43.2 | 156.5 |  | 43.833 | 3 | 156.522
24603 - FLORA - PARQUE CENTRAL LOS ROBLES | 813 | Industrializado | Escaleras T3 Piso 19 - 20 | 2025-12-13 | 2026-01-10 | 28 | 27.6 | 43.8 | 158.7 |  | 43.833 | 3 | 158.696
24603 - FLORA - PARQUE CENTRAL LOS ROBLES | 812 | Industrializado | Placa T3 piso 24 ejes 1 - 8 / A - F y ejes 8 - 12 / F - G | 2025-12-12 | 2026-01-09 | 28 | 27.6 | 46.5 | 168.5 | PLACA | 46.567 | 3 | 168.478
24603 - FLORA - PARQUE CENTRAL LOS ROBLES | 812 | Industrializado | Placa T3 piso 24 ejes 1 - 8 / A - F y ejes 8 - 12 / F - G | 2025-12-12 | 2026-01-09 | 28 | 27.6 | 47.3 | 171.4 | PLACA | 46.567 | 3 | 171.377
24603 - FLORA - PARQUE CENTRAL LOS ROBLES | 812 | Industrializado | Placa T3 piso 24 ejes 1 - 8 / A - F y ejes 8 - 12 / F - G | 2025-12-12 | 2026-01-09 | 28 | 27.6 | 45.9 | 166.3 | PLACA | 46.567 | 3 | 166.304
24603 - FLORA - PARQUE CENTRAL LOS ROBLES | 829 | AU | Muros T3 piso 24 ejes 1 - 7 / G - L | 2025-12-18 | 2026-01-15 | 28 | 27.6 | 40.6 | 147.1 | MURO | 40.9 | 3 | 147.101
24603 - FLORA - PARQUE CENTRAL LOS ROBLES | 829 | AU | Muros T3 piso 24 ejes 1 - 7 / G - L | 2025-12-18 | 2026-01-15 | 28 | 27.6 | 41 | 148.6 | MURO | 40.9 | 3 | 148.551
24603 - FLORA - PARQUE CENTRAL LOS ROBLES | 829 | AU | Muros T3 piso 24 ejes 1 - 7 / G - L | 2025-12-18 | 2026-01-15 | 28 | 27.6 | 41.1 | 148.9 | MURO | 40.9 | 3 | 148.913
24603 - FLORA - PARQUE CENTRAL LOS ROBLES | 827 | AU | Muros T3 piso 24 ejes 1 - 8 / A - F | 2025-12-17 | 2026-01-14 | 28 | 27.6 | 44.1 | 159.8 | MURO | 44.133 | 3 | 159.783
24603 - FLORA - PARQUE CENTRAL LOS ROBLES | 827 | AU | Muros T3 piso 24 ejes 1 - 8 / A - F | 2025-12-17 | 2026-01-14 | 28 | 27.6 | 44.7 | 162 | MURO | 44.133 | 3 | 161.957
24603 - FLORA - PARQUE CENTRAL LOS ROBLES | 827 | AU | Muros T3 piso 24 ejes 1 - 8 / A - F | 2025-12-17 | 2026-01-14 | 28 | 27.6 | 43.6 | 158 | MURO | 44.133 | 3 | 157.971
24603 - FLORA - PARQUE CENTRAL LOS ROBLES | 821 | Indus | Escaleras piso 22 T4 al 23 | 2025-12-16 | 2026-01-13 | 28 | 27.6 | 40.5 | 146.7 |  | 40 | 3 | 146.739
24603 - FLORA - PARQUE CENTRAL LOS ROBLES | 821 | Indus | Escaleras piso 22 T4 al 23 | 2025-12-16 | 2026-01-13 | 28 | 27.6 | 39.5 | 143.1 |  | 40 | 3 | 143.116
24603 - FLORA - PARQUE CENTRAL LOS ROBLES | 821 | Indus | Escaleras piso 22 T4 al 23 | 2025-12-16 | 2026-01-13 | 28 | 27.6 | 40 | 144.9 |  | 40 | 3 | 144.928
24603 - FLORA - PARQUE CENTRAL LOS ROBLES | 819 | AU | Muros T4, piso 24, ejes 1 - 2 / A - F, T3 P24 ejes 8 - 12 / A - F | 2025-12-15 | 2026-01-12 | 28 | 27.6 | 41.9 | 151.8 | MURO | 41.167 | 3 | 151.812
24603 - FLORA - PARQUE CENTRAL LOS ROBLES | 819 | AU | Muros T4, piso 24, ejes 1 - 2 / A - F, T3 P24 ejes 8 - 12 / A - F | 2025-12-15 | 2026-01-12 | 28 | 27.6 | 40.6 | 147.1 | MURO | 41.167 | 3 | 147.101
24603 - FLORA - PARQUE CENTRAL LOS ROBLES | 819 | AU | Muros T4, piso 24, ejes 1 - 2 / A - F, T3 P24 ejes 8 - 12 / A - F | 2025-12-15 | 2026-01-12 | 28 | 27.6 | 41 | 148.6 | MURO | 41.167 | 3 | 148.551
24603 - FLORA - PARQUE CENTRAL LOS ROBLES | 799 | Indus | Placa T4, ejes 1 - 3 / G - L, P24 y ejes 8 - 12 / G - L, P24 T3 | 2025-12-05 | 2026-01-02 | 28 | 27.6 | 46.5 | 168.5 | PLACA | 46.567 | 3 | 168.478
24603 - FLORA - PARQUE CENTRAL LOS ROBLES | 799 | Indus | Placa T4, ejes 1 - 3 / G - L, P24 y ejes 8 - 12 / G - L, P24 T3 | 2025-12-05 | 2026-01-02 | 28 | 27.6 | 47.3 | 171.4 | PLACA | 46.567 | 3 | 171.377
24603 - FLORA - PARQUE CENTRAL LOS ROBLES | 799 | Indus | Placa T4, ejes 1 - 3 / G - L, P24 y ejes 8 - 12 / G - L, P24 T3 | 2025-12-05 | 2026-01-02 | 28 | 27.6 | 45.9 | 166.3 | PLACA | 46.567 | 3 | 166.304
24603 - FLORA - PARQUE CENTRAL LOS ROBLES | 795 | Indus | Placa ejes 1 - 3 / 10 / G - L piso 24, T3 | 2025-12-04 | 2026-01-01 | 28 | 27.6 | 40.6 | 147.1 | PLACA | 41 | 3 | 147.101
24603 - FLORA - PARQUE CENTRAL LOS ROBLES | 795 | Indus | Placa ejes 1 - 3 / 10 / G - L piso 24, T3 | 2025-12-04 | 2026-01-01 | 28 | 27.6 | 41.2 | 149.3 | PLACA | 41 | 3 | 149.275
24603 - FLORA - PARQUE CENTRAL LOS ROBLES | 795 | Indus | Placa ejes 1 - 3 / 10 / G - L piso 24, T3 | 2025-12-04 | 2026-01-01 | 28 | 27.6 | 41.2 | 149.3 | PLACA | 41 | 3 | 149.275
24603 - FLORA - PARQUE CENTRAL LOS ROBLES | 792 | Indus | Placa ejes 3 - 10 / A - F, piso 24, T4 | 2025-12-03 | 2025-12-31 | 28 | 27.6 | 49.3 | 178.6 | PLACA | 48.867 | 3 | 178.623
24603 - FLORA - PARQUE CENTRAL LOS ROBLES | 792 | Indus | Placa ejes 3 - 10 / A - F, piso 24, T4 | 2025-12-03 | 2025-12-31 | 28 | 27.6 | 47.7 | 172.8 | PLACA | 48.867 | 3 | 172.826
24603 - FLORA - PARQUE CENTRAL LOS ROBLES | 792 | Indus | Placa ejes 3 - 10 / A - F, piso 24, T4 | 2025-12-03 | 2025-12-31 | 28 | 27.6 | 49.6 | 179.7 | PLACA | 48.867 | 3 | 179.71
24603 - FLORA - PARQUE CENTRAL LOS ROBLES | 803 | Indus | Placa T3, piso 24, ejes 1 - 3 / G -L, ejes 8 - 12 / G - L | 2025-12-09 | 2026-01-06 | 28 | 27.6 | 47.4 | 171.7 | PLACA | 46.767 | 3 | 171.739
24603 - FLORA - PARQUE CENTRAL LOS ROBLES | 803 | Indus | Placa T3, piso 24, ejes 1 - 3 / G -L, ejes 8 - 12 / G - L | 2025-12-09 | 2026-01-06 | 28 | 27.6 | 46.1 | 167 | PLACA | 46.767 | 3 | 167.029
24603 - FLORA - PARQUE CENTRAL LOS ROBLES | 803 | Indus | Placa T3, piso 24, ejes 1 - 3 / G -L, ejes 8 - 12 / G - L | 2025-12-09 | 2026-01-06 | 28 | 27.6 | 46.8 | 169.6 | PLACA | 46.767 | 3 | 169.565
24603 - FLORA - PARQUE CENTRAL LOS ROBLES | 810 | Autoco AU | Muros T4 piso 24, ejes 2 - 3 / A - F, / 6 - 6 - 10 - 6 - 1 | 2025-12-12 | 2026-01-09 | 28 | 27.6 | 42.6 | 154.3 | MURO | 42.6 | 3 | 154.348
24603 - FLORA - PARQUE CENTRAL LOS ROBLES | 810 | Autoco AU | Muros T4 piso 24, ejes 2 - 3 / A - F, / 6 - 6 - 10 - 6 - 1 | 2025-12-12 | 2026-01-09 | 28 | 27.6 | 43.3 | 156.9 | MURO | 42.6 | 3 | 156.884
24603 - FLORA - PARQUE CENTRAL LOS ROBLES | 810 | Autoco AU | Muros T4 piso 24, ejes 2 - 3 / A - F, / 6 - 6 - 10 - 6 - 1 | 2025-12-12 | 2026-01-09 | 28 | 27.6 | 41.9 | 151.8 | MURO | 42.6 | 3 | 151.812
24603 - FLORA - PARQUE CENTRAL LOS ROBLES | 808 | Autoco | Muros T4, P24, ejes 3 - 101 A - F | 2025-12-11 | 2026-01-08 | 28 | 27.6 | 40.6 | 147.1 | MURO | 40.533 | 3 | 147.101
24603 - FLORA - PARQUE CENTRAL LOS ROBLES | 808 | Autoco | Muros T4, P24, ejes 3 - 101 A - F | 2025-12-11 | 2026-01-08 | 28 | 27.6 | 41.2 | 149.3 | MURO | 40.533 | 3 | 149.275
24603 - FLORA - PARQUE CENTRAL LOS ROBLES | 808 | Autoco | Muros T4, P24, ejes 3 - 101 A - F | 2025-12-11 | 2026-01-08 | 28 | 27.6 | 39.8 | 144.2 | MURO | 40.533 | 3 | 144.203
24603 - FLORA - PARQUE CENTRAL LOS ROBLES | 838 | INDUS | Escaleras piso 21-22 T3 | 2025-12-22 | 2026-01-19 | 28 | 27.6 | 44.4 | 160.9 |  | 44.133 | 3 | 160.87
24603 - FLORA - PARQUE CENTRAL LOS ROBLES | 838 | INDUS | Escaleras piso 21-22 T3 | 2025-12-22 | 2026-01-19 | 28 | 27.6 | 44.1 | 159.8 |  | 44.133 | 3 | 159.783
24603 - FLORA - PARQUE CENTRAL LOS ROBLES | 838 | INDUS | Escaleras piso 21-22 T3 | 2025-12-22 | 2026-01-19 | 28 | 27.6 | 43.9 | 159.1 |  | 44.133 | 3 | 159.058
24603 - FLORA - PARQUE CENTRAL LOS ROBLES | 835 | AU | Muros T4, piso 25, ejes 5-10 / A-F | 2025-12-19 | 2026-01-16 | 28 | 27.6 | 49 | 177.5 | MURO | 48.767 | 3 | 177.536
24603 - FLORA - PARQUE CENTRAL LOS ROBLES | 835 | AU | Muros T4, piso 25, ejes 5-10 / A-F | 2025-12-19 | 2026-01-16 | 28 | 27.6 | 48.6 | 176.1 | MURO | 48.767 | 3 | 176.087
24603 - FLORA - PARQUE CENTRAL LOS ROBLES | 835 | AU | Muros T4, piso 25, ejes 5-10 / A-F | 2025-12-19 | 2026-01-16 | 28 | 27.6 | 48.7 | 176.4 | MURO | 48.767 | 3 | 176.449
24603 - FLORA - PARQUE CENTRAL LOS ROBLES | 783 | T - 3000 | Barrete M 44 | 2025-12-01 | 2025-12-29 | 28 | 21 | 28.7 | 136.7 |  | 28.9 | 3 | 136.667
24603 - FLORA - PARQUE CENTRAL LOS ROBLES | 783 | T - 3000 | Barrete M 44 | 2025-12-01 | 2025-12-29 | 28 | 21 | 28.8 | 137.1 |  | 28.9 | 3 | 137.143
24603 - FLORA - PARQUE CENTRAL LOS ROBLES | 783 | T - 3000 | Barrete M 44 | 2025-12-01 | 2025-12-29 | 28 | 21 | 29.2 | 139 |  | 28.9 | 3 | 139.048
24603 - FLORA - PARQUE CENTRAL LOS ROBLES | 776 | T - 3000 | Pantalla 53 hembra | 2025-11-28 | 2025-12-26 | 28 | 21 | 29.3 | 139.5 |  | 28.8 | 3 | 139.524
24603 - FLORA - PARQUE CENTRAL LOS ROBLES | 776 | T - 3000 | Pantalla 53 hembra | 2025-11-28 | 2025-12-26 | 28 | 21 | 28.5 | 135.7 |  | 28.8 | 3 | 135.714
24603 - FLORA - PARQUE CENTRAL LOS ROBLES | 776 | T - 3000 | Pantalla 53 hembra | 2025-11-28 | 2025-12-26 | 28 | 21 | 28.6 | 136.2 |  | 28.8 | 3 | 136.19
24603 - FLORA - PARQUE CENTRAL LOS ROBLES | 773 | T - 3000 | Columnas eje 2 - C | 2025-11-28 | 2025-12-26 | 28 | 21 | 40.7 | 193.8 |  | 41.1 | 3 | 193.81
24603 - FLORA - PARQUE CENTRAL LOS ROBLES | 773 | T - 3000 | Columnas eje 2 - C | 2025-11-28 | 2025-12-26 | 28 | 21 | 41.6 | 198.1 |  | 41.1 | 3 | 198.095
24603 - FLORA - PARQUE CENTRAL LOS ROBLES | 773 | T - 3000 | Columnas eje 2 - C | 2025-11-28 | 2025-12-26 | 28 | 21 | 41 | 195.2 |  | 41.1 | 3 | 195.238
24603 - FLORA - PARQUE CENTRAL LOS ROBLES | 772 | T - 3000 | Pantalla macho 42 | 2025-11-27 | 2025-12-25 | 28 | 21 | 28.3 | 134.8 |  | 27.667 | 3 | 134.762
24603 - FLORA - PARQUE CENTRAL LOS ROBLES | 772 | T - 3000 | Pantalla macho 42 | 2025-11-27 | 2025-12-25 | 28 | 21 | 27.3 | 130 |  | 27.667 | 3 | 130
24603 - FLORA - PARQUE CENTRAL LOS ROBLES | 772 | T - 3000 | Pantalla macho 42 | 2025-11-27 | 2025-12-25 | 28 | 21 | 27.4 | 130.5 |  | 27.667 | 3 | 130.476
24603 - FLORA - PARQUE CENTRAL LOS ROBLES | 767 | No especificado | Pantalla 46 macho | 2025-11-26 | 2025-12-24 | 28 | 21 | 24.3 | 115.7 |  | 24 | 3 | 115.714
24603 - FLORA - PARQUE CENTRAL LOS ROBLES | 767 | No especificado | Pantalla 46 macho | 2025-11-26 | 2025-12-24 | 28 | 21 | 24.2 | 115.2 |  | 24 | 3 | 115.238
24603 - FLORA - PARQUE CENTRAL LOS ROBLES | 767 | No especificado | Pantalla 46 macho | 2025-11-26 | 2025-12-24 | 28 | 21 | 23.5 | 111.9 |  | 24 | 3 | 111.905
24603 - FLORA - PARQUE CENTRAL LOS ROBLES | 761 | T3000 | Pantalla 49 hembra | 2025-11-25 | 2025-12-23 | 28 | 21 | 23.6 | 112.4 |  | 23.033 | 3 | 112.381
24603 - FLORA - PARQUE CENTRAL LOS ROBLES | 761 | T3000 | Pantalla 49 hembra | 2025-11-25 | 2025-12-23 | 28 | 21 | 22.8 | 108.6 |  | 23.033 | 3 | 108.571
24603 - FLORA - PARQUE CENTRAL LOS ROBLES | 761 | T3000 | Pantalla 49 hembra | 2025-11-25 | 2025-12-23 | 28 | 21 | 22.7 | 108.1 |  | 23.033 | 3 | 108.095
24603 - FLORA - PARQUE CENTRAL LOS ROBLES | 752 | No especificado | Columnas comercio 2 piso 2 E2 / A - B | 2025-11-21 | 2025-12-19 | 28 | 21 | 26.4 | 125.7 |  | 26 | 3 | 125.714
24603 - FLORA - PARQUE CENTRAL LOS ROBLES | 752 | No especificado | Columnas comercio 2 piso 2 E2 / A - B | 2025-11-21 | 2025-12-19 | 28 | 21 | 26 | 123.8 |  | 26 | 3 | 123.81
24603 - FLORA - PARQUE CENTRAL LOS ROBLES | 752 | No especificado | Columnas comercio 2 piso 2 E2 / A - B | 2025-11-21 | 2025-12-19 | 28 | 21 | 25.6 | 121.9 |  | 26 | 3 | 121.905
24603 - FLORA - PARQUE CENTRAL LOS ROBLES | 743 | T 3000 | Pantalla hembra 45 | 2025-11-18 | 2025-12-16 | 28 | 21 | 25.5 | 121.4 |  | 25.867 | 3 | 121.429
24603 - FLORA - PARQUE CENTRAL LOS ROBLES | 743 | T 3000 | Pantalla hembra 45 | 2025-11-18 | 2025-12-16 | 28 | 21 | 26 | 123.8 |  | 25.867 | 3 | 123.81
24603 - FLORA - PARQUE CENTRAL LOS ROBLES | 743 | T 3000 | Pantalla hembra 45 | 2025-11-18 | 2025-12-16 | 28 | 21 | 26.1 | 124.3 |  | 25.867 | 3 | 124.286
24603 - FLORA - PARQUE CENTRAL LOS ROBLES | 739 | P 3000 | Columna piso 2 eje 1 - A - C comercio 2 | 2025-11-15 | 2025-12-13 | 28 | 21 | 34.9 | 166.2 |  | 34.7 | 3 | 166.19
24603 - FLORA - PARQUE CENTRAL LOS ROBLES | 739 | P 3000 | Columna piso 2 eje 1 - A - C comercio 2 | 2025-11-15 | 2025-12-13 | 28 | 21 | 33.8 | 161 |  | 34.7 | 3 | 160.952
24603 - FLORA - PARQUE CENTRAL LOS ROBLES | 739 | P 3000 | Columna piso 2 eje 1 - A - C comercio 2 | 2025-11-15 | 2025-12-13 | 28 | 21 | 35.4 | 168.6 |  | 34.7 | 3 | 168.571
24603 - FLORA - PARQUE CENTRAL LOS ROBLES | 736 | T 3000 | Pantalla H47 | 2025-11-14 | 2025-12-12 | 28 | 21 | 27.7 | 131.9 |  | 27.167 | 3 | 131.905
24603 - FLORA - PARQUE CENTRAL LOS ROBLES | 736 | T 3000 | Pantalla H47 | 2025-11-14 | 2025-12-12 | 28 | 21 | 26.5 | 126.2 |  | 27.167 | 3 | 126.19
24603 - FLORA - PARQUE CENTRAL LOS ROBLES | 736 | T 3000 | Pantalla H47 | 2025-11-14 | 2025-12-12 | 28 | 21 | 27.3 | 130 |  | 27.167 | 3 | 130
24603 - FLORA - PARQUE CENTRAL LOS ROBLES | 733 | P 3000 | Columnas ejes 1 / A- C piso 2 comercio 2 | 2025-11-14 | 2025-12-12 | 28 | 21 | 33.4 | 159 |  | 33.767 | 3 | 159.048
24603 - FLORA - PARQUE CENTRAL LOS ROBLES | 733 | P 3000 | Columnas ejes 1 / A- C piso 2 comercio 2 | 2025-11-14 | 2025-12-12 | 28 | 21 | 33.8 | 161 |  | 33.767 | 3 | 160.952
24603 - FLORA - PARQUE CENTRAL LOS ROBLES | 733 | P 3000 | Columnas ejes 1 / A- C piso 2 comercio 2 | 2025-11-14 | 2025-12-12 | 28 | 21 | 34.1 | 162.4 |  | 33.767 | 3 | 162.381
24603 - FLORA - PARQUE CENTRAL LOS ROBLES | 730 | T 3000 | Pantalla 43 | 2025-11-13 | 2025-12-11 | 28 | 21 | 26.4 | 125.7 |  | 26 | 3 | 125.714
24603 - FLORA - PARQUE CENTRAL LOS ROBLES | 730 | T 3000 | Pantalla 43 | 2025-11-13 | 2025-12-11 | 28 | 21 | 25.5 | 121.4 |  | 26 | 3 | 121.429
24603 - FLORA - PARQUE CENTRAL LOS ROBLES | 730 | T 3000 | Pantalla 43 | 2025-11-13 | 2025-12-11 | 28 | 21 | 26.1 | 124.3 |  | 26 | 3 | 124.286
24603 - FLORA - PARQUE CENTRAL LOS ROBLES | 725 | T - 3000 | Pilote 49 plataforma 1 | 2025-11-11 | 2025-12-09 | 28 | 21 | 25.2 | 120 |  | 24.633 | 3 | 120
24603 - FLORA - PARQUE CENTRAL LOS ROBLES | 725 | T - 3000 | Pilote 49 plataforma 1 | 2025-11-11 | 2025-12-09 | 28 | 21 | 24.4 | 116.2 |  | 24.633 | 3 | 116.19
24603 - FLORA - PARQUE CENTRAL LOS ROBLES | 725 | T - 3000 | Pilote 49 plataforma 1 | 2025-11-11 | 2025-12-09 | 28 | 21 | 24.3 | 115.7 |  | 24.633 | 3 | 115.714
24603 - FLORA - PARQUE CENTRAL LOS ROBLES | 722 | No especificado | Pilote 75 torre 1 | 2025-11-11 | 2025-12-09 | 28 | 21 | 29.6 | 141 |  | 30.3 | 3 | 140.952
24603 - FLORA - PARQUE CENTRAL LOS ROBLES | 722 | No especificado | Pilote 75 torre 1 | 2025-11-11 | 2025-12-09 | 28 | 21 | 30.6 | 145.7 |  | 30.3 | 3 | 145.714
24603 - FLORA - PARQUE CENTRAL LOS ROBLES | 722 | No especificado | Pilote 75 torre 1 | 2025-11-11 | 2025-12-09 | 28 | 21 | 30.7 | 146.2 |  | 30.3 | 3 | 146.19
24603 - FLORA - PARQUE CENTRAL LOS ROBLES | 721 | T - 3000 | Pilote 72 plataforma 1 | 2025-11-10 | 2025-12-08 | 28 | 21 | 26.1 | 124.3 |  | 26.033 | 3 | 124.286
24603 - FLORA - PARQUE CENTRAL LOS ROBLES | 721 | T - 3000 | Pilote 72 plataforma 1 | 2025-11-10 | 2025-12-08 | 28 | 21 | 25.3 | 120.5 |  | 26.033 | 3 | 120.476
24603 - FLORA - PARQUE CENTRAL LOS ROBLES | 721 | T - 3000 | Pilote 72 plataforma 1 | 2025-11-10 | 2025-12-08 | 28 | 21 | 26.7 | 127.1 |  | 26.033 | 3 | 127.143
24603 - FLORA - PARQUE CENTRAL LOS ROBLES | 716 | T - 3000 | Pilote 107 plataforma 1 | 2025-11-08 | 2025-12-06 | 28 | 21 | 23.3 | 111 |  | 23.333 | 3 | 110.952
24603 - FLORA - PARQUE CENTRAL LOS ROBLES | 716 | T - 3000 | Pilote 107 plataforma 1 | 2025-11-08 | 2025-12-06 | 28 | 21 | 23.6 | 112.4 |  | 23.333 | 3 | 112.381
24603 - FLORA - PARQUE CENTRAL LOS ROBLES | 716 | T - 3000 | Pilote 107 plataforma 1 | 2025-11-08 | 2025-12-06 | 28 | 21 | 23.1 | 110 |  | 23.333 | 3 | 110
24603 - FLORA - PARQUE CENTRAL LOS ROBLES | 715 | T - 3000 | Pilote 70 plataforma 1 | 2025-11-07 | 2025-12-05 | 28 | 21 | 25.9 | 123.3 |  | 25.467 | 3 | 123.333
24603 - FLORA - PARQUE CENTRAL LOS ROBLES | 715 | T - 3000 | Pilote 70 plataforma 1 | 2025-11-07 | 2025-12-05 | 28 | 21 | 25.2 | 120 |  | 25.467 | 3 | 120
24603 - FLORA - PARQUE CENTRAL LOS ROBLES | 715 | T - 3000 | Pilote 70 plataforma 1 | 2025-11-07 | 2025-12-05 | 28 | 21 | 25.3 | 120.5 |  | 25.467 | 3 | 120.476
24603 - FLORA - PARQUE CENTRAL LOS ROBLES | 713 | T - 3000 | Pilote 103 plataforma 1 | 2025-11-07 | 2025-12-05 | 28 | 21 | 25.9 | 123.3 |  | 25.367 | 3 | 123.333
24603 - FLORA - PARQUE CENTRAL LOS ROBLES | 713 | T - 3000 | Pilote 103 plataforma 1 | 2025-11-07 | 2025-12-05 | 28 | 21 | 25.1 | 119.5 |  | 25.367 | 3 | 119.524
24603 - FLORA - PARQUE CENTRAL LOS ROBLES | 713 | T - 3000 | Pilote 103 plataforma 1 | 2025-11-07 | 2025-12-05 | 28 | 21 | 25.1 | 119.5 |  | 25.367 | 3 | 119.524
24603 - FLORA - PARQUE CENTRAL LOS ROBLES | 712 | P - 3000 | Placa eje 1 - 2 / A - C piso 2 comercio 2 | 2025-11-07 | 2025-12-05 | 28 | 21 | 31.2 | 148.6 | PLACA | 30.733 | 3 | 148.571
24603 - FLORA - PARQUE CENTRAL LOS ROBLES | 712 | P - 3000 | Placa eje 1 - 2 / A - C piso 2 comercio 2 | 2025-11-07 | 2025-12-05 | 28 | 21 | 30.4 | 144.8 | PLACA | 30.733 | 3 | 144.762
24603 - FLORA - PARQUE CENTRAL LOS ROBLES | 712 | P - 3000 | Placa eje 1 - 2 / A - C piso 2 comercio 2 | 2025-11-07 | 2025-12-05 | 28 | 21 | 30.6 | 145.7 | PLACA | 30.733 | 3 | 145.714
24603 - FLORA - PARQUE CENTRAL LOS ROBLES | 711 | T - 3000 | Pilote 58 plataforma 1 | 2025-11-06 | 2025-12-04 | 28 | 21 | 30 | 142.9 |  | 29.767 | 3 | 142.857
24603 - FLORA - PARQUE CENTRAL LOS ROBLES | 711 | T - 3000 | Pilote 58 plataforma 1 | 2025-11-06 | 2025-12-04 | 28 | 21 | 30.2 | 143.8 |  | 29.767 | 3 | 143.81
24603 - FLORA - PARQUE CENTRAL LOS ROBLES | 711 | T - 3000 | Pilote 58 plataforma 1 | 2025-11-06 | 2025-12-04 | 28 | 21 | 29.1 | 138.6 |  | 29.767 | 3 | 138.571
24603 - FLORA - PARQUE CENTRAL LOS ROBLES | 709 | T - 3000 | Pilote 66 plataforma 1 | 2025-11-06 | 2025-12-04 | 28 | 21 | 26.2 | 124.8 |  | 26.833 | 3 | 124.762
24603 - FLORA - PARQUE CENTRAL LOS ROBLES | 709 | T - 3000 | Pilote 66 plataforma 1 | 2025-11-06 | 2025-12-04 | 28 | 21 | 27.6 | 131.4 |  | 26.833 | 3 | 131.429
24603 - FLORA - PARQUE CENTRAL LOS ROBLES | 709 | T - 3000 | Pilote 66 plataforma 1 | 2025-11-06 | 2025-12-04 | 28 | 21 | 26.7 | 127.1 |  | 26.833 | 3 | 127.143
24603 - FLORA - PARQUE CENTRAL LOS ROBLES | 705 | T - 3000 | Pilote 57 plataforma 1 | 2025-11-05 | 2025-12-03 | 28 | 21 | 26.2 | 124.8 |  | 25.967 | 3 | 124.762
24603 - FLORA - PARQUE CENTRAL LOS ROBLES | 705 | T - 3000 | Pilote 57 plataforma 1 | 2025-11-05 | 2025-12-03 | 28 | 21 | 26.5 | 126.2 |  | 25.967 | 3 | 126.19
24603 - FLORA - PARQUE CENTRAL LOS ROBLES | 705 | T - 3000 | Pilote 57 plataforma 1 | 2025-11-05 | 2025-12-03 | 28 | 21 | 25.2 | 120 |  | 25.967 | 3 | 120
24603 - FLORA - PARQUE CENTRAL LOS ROBLES | 704 | T 3000 | Pilote 53 plataforma 1 | 2025-11-04 | 2025-12-02 | 28 | 21 | 24 | 114.3 |  | 24.167 | 3 | 114.286
24603 - FLORA - PARQUE CENTRAL LOS ROBLES | 704 | T 3000 | Pilote 53 plataforma 1 | 2025-11-04 | 2025-12-02 | 28 | 21 | 24.1 | 114.8 |  | 24.167 | 3 | 114.762
24603 - FLORA - PARQUE CENTRAL LOS ROBLES | 704 | T 3000 | Pilote 53 plataforma 1 | 2025-11-04 | 2025-12-02 | 28 | 21 | 24.4 | 116.2 |  | 24.167 | 3 | 116.19
24603 - FLORA - PARQUE CENTRAL LOS ROBLES | 680 | No especificado | Placa comunal ejes 5-4 /D-G | 2025-10-27 | 2025-11-24 | 28 | 21 | 25.7 | 122.4 | PLACA | 26.033 | 3 | 122.381
24603 - FLORA - PARQUE CENTRAL LOS ROBLES | 680 | No especificado | Placa comunal ejes 5-4 /D-G | 2025-10-27 | 2025-11-24 | 28 | 21 | 26.5 | 126.2 | PLACA | 26.033 | 3 | 126.19
24603 - FLORA - PARQUE CENTRAL LOS ROBLES | 680 | No especificado | Placa comunal ejes 5-4 /D-G | 2025-10-27 | 2025-11-24 | 28 | 21 | 25.9 | 123.3 | PLACA | 26.033 | 3 | 123.333
24603 - FLORA - PARQUE CENTRAL LOS ROBLES | 666 | AU3000 | Columnas ejes piso 1 / 2 ejes A - C | 2025-10-22 | 2025-11-19 | 28 | 21 | 28.9 | 137.6 |  | 28.533 | 3 | 137.619
24603 - FLORA - PARQUE CENTRAL LOS ROBLES | 666 | AU3000 | Columnas ejes piso 1 / 2 ejes A - C | 2025-10-22 | 2025-11-19 | 28 | 21 | 29.2 | 139 |  | 28.533 | 3 | 139.048
24603 - FLORA - PARQUE CENTRAL LOS ROBLES | 666 | AU3000 | Columnas ejes piso 1 / 2 ejes A - C | 2025-10-22 | 2025-11-19 | 28 | 21 | 27.5 | 131 |  | 28.533 | 3 | 130.952
24603 - FLORA - PARQUE CENTRAL LOS ROBLES | 654 | AU 6000 | Columna piso 1 eje 1 - A - C | 2025-10-18 | 2025-11-15 | 28 | 21 | 34.5 | 164.3 |  | 34.7 | 3 | 164.286
24603 - FLORA - PARQUE CENTRAL LOS ROBLES | 654 | AU 6000 | Columna piso 1 eje 1 - A - C | 2025-10-18 | 2025-11-15 | 28 | 21 | 34.8 | 165.7 |  | 34.7 | 3 | 165.714
24603 - FLORA - PARQUE CENTRAL LOS ROBLES | 654 | AU 6000 | Columna piso 1 eje 1 - A - C | 2025-10-18 | 2025-11-15 | 28 | 21 | 34.8 | 165.7 |  | 34.7 | 3 | 165.714
24603 - FLORA - PARQUE CENTRAL LOS ROBLES | 642 | P - 3000 | Placa comercio 2 eje G - 4 | 2025-10-15 | 2025-11-12 | 28 | 21 | 24.2 | 115.2 | PLACA | 24.5 | 3 | 115.238
24603 - FLORA - PARQUE CENTRAL LOS ROBLES | 642 | P - 3000 | Placa comercio 2 eje G - 4 | 2025-10-15 | 2025-11-12 | 28 | 21 | 24.3 | 115.7 | PLACA | 24.5 | 3 | 115.714
24603 - FLORA - PARQUE CENTRAL LOS ROBLES | 642 | P - 3000 | Placa comercio 2 eje G - 4 | 2025-10-15 | 2025-11-12 | 28 | 21 | 25 | 119 | PLACA | 24.5 | 3 | 119.048
24603 - FLORA - PARQUE CENTRAL LOS ROBLES | 627 | P - 3000 | Plataforma eje G - K entre 4 - 8 | 2025-10-07 | 2025-11-04 | 28 | 21 | 29.9 | 142.4 |  | 29.567 | 3 | 142.381
24603 - FLORA - PARQUE CENTRAL LOS ROBLES | 627 | P - 3000 | Plataforma eje G - K entre 4 - 8 | 2025-10-07 | 2025-11-04 | 28 | 21 | 29.2 | 139 |  | 29.567 | 3 | 139.048
24603 - FLORA - PARQUE CENTRAL LOS ROBLES | 627 | P - 3000 | Plataforma eje G - K entre 4 - 8 | 2025-10-07 | 2025-11-04 | 28 | 21 | 29.6 | 141 |  | 29.567 | 3 | 140.952
24603 - FLORA - PARQUE CENTRAL LOS ROBLES | 624 | P - 3000 | Plataforma ejes G - K entre 4 - 8 | 2025-10-07 | 2025-11-04 | 28 | 21 | 26 | 123.8 |  | 26.067 | 3 | 123.81
24603 - FLORA - PARQUE CENTRAL LOS ROBLES | 624 | P - 3000 | Plataforma ejes G - K entre 4 - 8 | 2025-10-07 | 2025-11-04 | 28 | 21 | 25.9 | 123.3 |  | 26.067 | 3 | 123.333
24603 - FLORA - PARQUE CENTRAL LOS ROBLES | 624 | P - 3000 | Plataforma ejes G - K entre 4 - 8 | 2025-10-07 | 2025-11-04 | 28 | 21 | 26.3 | 125.2 |  | 26.067 | 3 | 125.238
24603 - FLORA - PARQUE CENTRAL LOS ROBLES | 607 | No especificado | Viga cabezal plataforma 1 eje I - K | 2025-09-29 | 2025-10-27 | 28 | 21 | 29.3 | 139.5 |  | 29.267 | 3 | 139.524
24603 - FLORA - PARQUE CENTRAL LOS ROBLES | 607 | No especificado | Viga cabezal plataforma 1 eje I - K | 2025-09-29 | 2025-10-27 | 28 | 21 | 29.7 | 141.4 |  | 29.267 | 3 | 141.429
24603 - FLORA - PARQUE CENTRAL LOS ROBLES | 607 | No especificado | Viga cabezal plataforma 1 eje I - K | 2025-09-29 | 2025-10-27 | 28 | 21 | 28.8 | 137.1 |  | 29.267 | 3 | 137.143
24603 - FLORA - PARQUE CENTRAL LOS ROBLES | 595 | No especificado | Placa semisótano ejes 5-8 / E-L fundida 1 | 2025-09-25 | 2025-10-23 | 28 | 21 | 26.8 | 127.6 | PLACA | 27.167 | 3 | 127.619
24603 - FLORA - PARQUE CENTRAL LOS ROBLES | 595 | No especificado | Placa semisótano ejes 5-8 / E-L fundida 1 | 2025-09-25 | 2025-10-23 | 28 | 21 | 27.8 | 132.4 | PLACA | 27.167 | 3 | 132.381
24603 - FLORA - PARQUE CENTRAL LOS ROBLES | 595 | No especificado | Placa semisótano ejes 5-8 / E-L fundida 1 | 2025-09-25 | 2025-10-23 | 28 | 21 | 26.9 | 128.1 | PLACA | 27.167 | 3 | 128.095
24603 - FLORA - PARQUE CENTRAL LOS ROBLES | 515 | No especificado | Pantalla 04 - macho | 2025-08-23 | 2025-09-20 | 28 | 21 | 34.1 | 162.4 |  | 33.933 | 3 | 162.381
24603 - FLORA - PARQUE CENTRAL LOS ROBLES | 515 | No especificado | Pantalla 04 - macho | 2025-08-23 | 2025-09-20 | 28 | 21 | 34.3 | 163.3 |  | 33.933 | 3 | 163.333
24603 - FLORA - PARQUE CENTRAL LOS ROBLES | 515 | No especificado | Pantalla 04 - macho | 2025-08-23 | 2025-09-20 | 28 | 21 | 33.4 | 159 |  | 33.933 | 3 | 159.048
24603 - FLORA - PARQUE CENTRAL LOS ROBLES | 511 | No especificado | Pantalla 03 Hembra | 2025-08-22 | 2025-09-19 | 28 | 21 | 33.6 | 160 |  | 33.7 | 3 | 160
24603 - FLORA - PARQUE CENTRAL LOS ROBLES | 511 | No especificado | Pantalla 03 Hembra | 2025-08-22 | 2025-09-19 | 28 | 21 | 33.9 | 161.4 |  | 33.7 | 3 | 161.429
24603 - FLORA - PARQUE CENTRAL LOS ROBLES | 511 | No especificado | Pantalla 03 Hembra | 2025-08-22 | 2025-09-19 | 28 | 21 | 33.6 | 160 |  | 33.7 | 3 | 160
24603 - FLORA - PARQUE CENTRAL LOS ROBLES | 489 | No especificado | Viga ejes 8 entre F-G | 2025-08-13 | 2025-09-10 | 28 | 21 | 28.4 | 135.2 |  | 28.133 | 3 | 135.238
24603 - FLORA - PARQUE CENTRAL LOS ROBLES | 489 | No especificado | Viga ejes 8 entre F-G | 2025-08-13 | 2025-09-10 | 28 | 21 | 28.2 | 134.3 |  | 28.133 | 3 | 134.286
24603 - FLORA - PARQUE CENTRAL LOS ROBLES | 489 | No especificado | Viga ejes 8 entre F-G | 2025-08-13 | 2025-09-10 | 28 | 21 | 27.8 | 132.4 |  | 28.133 | 3 | 132.381
24603 - FLORA - PARQUE CENTRAL LOS ROBLES | 479 | No especificado | Pilote 41 Plataforma 1 | 2025-08-11 | 2025-09-08 | 28 | 21 | 31 | 147.6 |  | 30.967 | 3 | 147.619
24603 - FLORA - PARQUE CENTRAL LOS ROBLES | 479 | No especificado | Pilote 41 Plataforma 1 | 2025-08-11 | 2025-09-08 | 28 | 21 | 30.3 | 144.3 |  | 30.967 | 3 | 144.286
24603 - FLORA - PARQUE CENTRAL LOS ROBLES | 479 | No especificado | Pilote 41 Plataforma 1 | 2025-08-11 | 2025-09-08 | 28 | 21 | 31.6 | 150.5 |  | 30.967 | 3 | 150.476
24603 - FLORA - PARQUE CENTRAL LOS ROBLES | 477 | No especificado | Realce de viga Eje 8 - D - E | 2025-08-09 | 2025-09-06 | 28 | 21 | 27.8 | 132.4 |  | 27.9 | 3 | 132.381
24603 - FLORA - PARQUE CENTRAL LOS ROBLES | 477 | No especificado | Realce de viga Eje 8 - D - E | 2025-08-09 | 2025-09-06 | 28 | 21 | 28.4 | 135.2 |  | 27.9 | 3 | 135.238
24603 - FLORA - PARQUE CENTRAL LOS ROBLES | 477 | No especificado | Realce de viga Eje 8 - D - E | 2025-08-09 | 2025-09-06 | 28 | 21 | 27.5 | 131 |  | 27.9 | 3 | 130.952
24603 - FLORA - PARQUE CENTRAL LOS ROBLES | 475 | No especificado | Barrete Macho 37 | 2025-08-08 | 2025-09-05 | 28 | 21 | 31.7 | 151 |  | 31.967 | 3 | 150.952
24603 - FLORA - PARQUE CENTRAL LOS ROBLES | 475 | No especificado | Barrete Macho 37 | 2025-08-08 | 2025-09-05 | 28 | 21 | 32 | 152.4 |  | 31.967 | 3 | 152.381
24603 - FLORA - PARQUE CENTRAL LOS ROBLES | 475 | No especificado | Barrete Macho 37 | 2025-08-08 | 2025-09-05 | 28 | 21 | 32.2 | 153.3 |  | 31.967 | 3 | 153.333
24603 - FLORA - PARQUE CENTRAL LOS ROBLES | 1038 | AUTOCO | Columnas ejes 1 - 2 E - G , sótano plataforma 1 | 2026-05-08 | 2026-06-05 | 28 | 20.7 | 27.2 | 131.4 |  | 27.133 | 3 | 131.401
24603 - FLORA - PARQUE CENTRAL LOS ROBLES | 1038 | AUTOCO | Columnas ejes 1 - 2 E - G , sótano plataforma 1 | 2026-05-08 | 2026-06-05 | 28 | 20.7 | 27.5 | 132.9 |  | 27.133 | 3 | 132.85
24603 - FLORA - PARQUE CENTRAL LOS ROBLES | 1038 | AUTOCO | Columnas ejes 1 - 2 E - G , sótano plataforma 1 | 2026-05-08 | 2026-06-05 | 28 | 20.7 | 26.7 | 129 |  | 27.133 | 3 | 128.986
24603 - FLORA - PARQUE CENTRAL LOS ROBLES | 1030 | Ptico | Placa semi sótano ejes 5 - 7 / D - G plataforma 1 | 2026-05-05 | 2026-06-02 | 28 | 20.7 | 34.6 | 167.1 | PLACA | 34.7 | 3 | 167.15
24603 - FLORA - PARQUE CENTRAL LOS ROBLES | 1030 | Ptico | Placa semi sótano ejes 5 - 7 / D - G plataforma 1 | 2026-05-05 | 2026-06-02 | 28 | 20.7 | 35 | 169.1 | PLACA | 34.7 | 3 | 169.082
24603 - FLORA - PARQUE CENTRAL LOS ROBLES | 1030 | Ptico | Placa semi sótano ejes 5 - 7 / D - G plataforma 1 | 2026-05-05 | 2026-06-02 | 28 | 20.7 | 34.5 | 166.7 | PLACA | 34.7 | 3 | 166.667
24603 - FLORA - PARQUE CENTRAL LOS ROBLES | 1029 | Ptico | Placa semi sótano ejes 5 - 7 / D - G plataforma 1 | 2026-05-05 | 2026-06-02 | 28 | 20.7 | 33.3 | 160.9 | PLACA | 32.933 | 3 | 160.87
24603 - FLORA - PARQUE CENTRAL LOS ROBLES | 1029 | Ptico | Placa semi sótano ejes 5 - 7 / D - G plataforma 1 | 2026-05-05 | 2026-06-02 | 28 | 20.7 | 32.5 | 157 | PLACA | 32.933 | 3 | 157.005
24603 - FLORA - PARQUE CENTRAL LOS ROBLES | 1029 | Ptico | Placa semi sótano ejes 5 - 7 / D - G plataforma 1 | 2026-05-05 | 2026-06-02 | 28 | 20.7 | 33 | 159.4 | PLACA | 32.933 | 3 | 159.42
24603 - FLORA - PARQUE CENTRAL LOS ROBLES | 1016 | No especificado | Columnas sotano ejes 7 / H - F plataforma 1 | 2026-04-25 | 2026-05-23 | 28 | 20.7 | 28.4 | 137.2 |  | 27.933 | 3 | 137.198
24603 - FLORA - PARQUE CENTRAL LOS ROBLES | 1016 | No especificado | Columnas sotano ejes 7 / H - F plataforma 1 | 2026-04-25 | 2026-05-23 | 28 | 20.7 | 27.7 | 133.8 |  | 27.933 | 3 | 133.816
24603 - FLORA - PARQUE CENTRAL LOS ROBLES | 1016 | No especificado | Columnas sotano ejes 7 / H - F plataforma 1 | 2026-04-25 | 2026-05-23 | 28 | 20.7 | 27.7 | 133.8 |  | 27.933 | 3 | 133.816
24603 - FLORA - PARQUE CENTRAL LOS ROBLES | 1053 | PTICO | Antepechos ejes 2 - 4 / K, plataforma 1 | 2026-05-16 | 2026-06-13 | 28 | 20.7 | 28.8 | 139.1 |  | 28.2 | 3 | 139.13
24603 - FLORA - PARQUE CENTRAL LOS ROBLES | 1053 | PTICO | Antepechos ejes 2 - 4 / K, plataforma 1 | 2026-05-16 | 2026-06-13 | 28 | 20.7 | 27.7 | 133.8 |  | 28.2 | 3 | 133.816
24603 - FLORA - PARQUE CENTRAL LOS ROBLES | 1053 | PTICO | Antepechos ejes 2 - 4 / K, plataforma 1 | 2026-05-16 | 2026-06-13 | 28 | 20.7 | 28.1 | 135.7 |  | 28.2 | 3 | 135.749
24603 - FLORA - PARQUE CENTRAL LOS ROBLES | 1049 | PTICO | Placa semi sótano ejes 1 - 3 / D - G, plataforma 1 | 2026-05-15 | 2026-06-12 | 28 | 20.7 | 27.2 | 131.4 | PLACA | 27.267 | 3 | 131.401
24603 - FLORA - PARQUE CENTRAL LOS ROBLES | 1049 | PTICO | Placa semi sótano ejes 1 - 3 / D - G, plataforma 1 | 2026-05-15 | 2026-06-12 | 28 | 20.7 | 27.1 | 130.9 | PLACA | 27.267 | 3 | 130.918
24603 - FLORA - PARQUE CENTRAL LOS ROBLES | 1049 | PTICO | Placa semi sótano ejes 1 - 3 / D - G, plataforma 1 | 2026-05-15 | 2026-06-12 | 28 | 20.7 | 27.5 | 132.9 | PLACA | 27.267 | 3 | 132.85
24603 - FLORA - PARQUE CENTRAL LOS ROBLES | 1059 | AUTO | Columnas eje 5-8 E-G, semisótano plataforma 1 | 2026-05-20 | 2026-06-17 | 28 | 20.7 | 28.7 | 138.6 |  | 28.267 | 3 | 138.647
24603 - FLORA - PARQUE CENTRAL LOS ROBLES | 1059 | AUTO | Columnas eje 5-8 E-G, semisótano plataforma 1 | 2026-05-20 | 2026-06-17 | 28 | 20.7 | 27.9 | 134.8 |  | 28.267 | 3 | 134.783
24603 - FLORA - PARQUE CENTRAL LOS ROBLES | 1059 | AUTO | Columnas eje 5-8 E-G, semisótano plataforma 1 | 2026-05-20 | 2026-06-17 | 28 | 20.7 | 28.2 | 136.2 |  | 28.267 | 3 | 136.232
24603 - FLORA - PARQUE CENTRAL LOS ROBLES | 1057 | PTICO | Escaleras sótanos, semisótano, plataforma 1 | 2026-05-19 | 2026-06-16 | 28 | 20.7 | 27 | 130.4 |  | 26.3 | 3 | 130.435
24603 - FLORA - PARQUE CENTRAL LOS ROBLES | 1057 | PTICO | Escaleras sótanos, semisótano, plataforma 1 | 2026-05-19 | 2026-06-16 | 28 | 20.7 | 26.2 | 126.6 |  | 26.3 | 3 | 126.57
24603 - FLORA - PARQUE CENTRAL LOS ROBLES | 1057 | PTICO | Escaleras sótanos, semisótano, plataforma 1 | 2026-05-19 | 2026-06-16 | 28 | 20.7 | 25.7 | 124.2 |  | 26.3 | 3 | 124.155
24603 - FLORA - PARQUE CENTRAL LOS ROBLES | 1056 | C.FLUIDO | Columnas ejes 6-7, E-F Semisótano plataforma 1 | 2026-05-16 | 2026-06-13 | 28 | 20.7 | 31.4 | 151.7 |  | 31.367 | 3 | 151.691
24603 - FLORA - PARQUE CENTRAL LOS ROBLES | 1056 | C.FLUIDO | Columnas ejes 6-7, E-F Semisótano plataforma 1 | 2026-05-16 | 2026-06-13 | 28 | 20.7 | 31.8 | 153.6 |  | 31.367 | 3 | 153.623
24603 - FLORA - PARQUE CENTRAL LOS ROBLES | 1056 | C.FLUIDO | Columnas ejes 6-7, E-F Semisótano plataforma 1 | 2026-05-16 | 2026-06-13 | 28 | 20.7 | 30.9 | 149.3 |  | 31.367 | 3 | 149.275
24603 - FLORA - PARQUE CENTRAL LOS ROBLES | 1027 | PTICO | Viga Cabezal Ejes 1, / I – K Semisótano Plataforma 1 | 2026-05-04 | 2026-06-01 | 28 | 20.7 | 26 | 125.6 |  | 25.6 | 3 | 125.604
24603 - FLORA - PARQUE CENTRAL LOS ROBLES | 1027 | PTICO | Viga Cabezal Ejes 1, / I – K Semisótano Plataforma 1 | 2026-05-04 | 2026-06-01 | 28 | 20.7 | 25.8 | 124.6 |  | 25.6 | 3 | 124.638
24603 - FLORA - PARQUE CENTRAL LOS ROBLES | 1027 | PTICO | Viga Cabezal Ejes 1, / I – K Semisótano Plataforma 1 | 2026-05-04 | 2026-06-01 | 28 | 20.7 | 25 | 120.8 |  | 25.6 | 3 | 120.773
24603 - FLORA - PARQUE CENTRAL LOS ROBLES | 1026 | C.FLUIDO | Columnas Ejes 2, 3 / E, F Sótano Plataforma 1 | 2026-05-04 | 2026-06-01 | 28 | 20.7 | 27 | 130.4 |  | 26.567 | 3 | 130.435
24603 - FLORA - PARQUE CENTRAL LOS ROBLES | 1026 | C.FLUIDO | Columnas Ejes 2, 3 / E, F Sótano Plataforma 1 | 2026-05-04 | 2026-06-01 | 28 | 20.7 | 26.2 | 126.6 |  | 26.567 | 3 | 126.57
24603 - FLORA - PARQUE CENTRAL LOS ROBLES | 1026 | C.FLUIDO | Columnas Ejes 2, 3 / E, F Sótano Plataforma 1 | 2026-05-04 | 2026-06-01 | 28 | 20.7 | 26.5 | 128 |  | 26.567 | 3 | 128.019
24603 - FLORA - PARQUE CENTRAL LOS ROBLES | 999 | Industrializado | Placa sobre recorrido ascensores T3 y T4 | 2026-04-16 | 2026-05-14 | 28 | 20.7 | 32.1 | 155.1 | PLACA | 32.5 | 3 | 155.072
24603 - FLORA - PARQUE CENTRAL LOS ROBLES | 999 | Industrializado | Placa sobre recorrido ascensores T3 y T4 | 2026-04-16 | 2026-05-14 | 28 | 20.7 | 32.4 | 156.5 | PLACA | 32.5 | 3 | 156.522
24603 - FLORA - PARQUE CENTRAL LOS ROBLES | 999 | Industrializado | Placa sobre recorrido ascensores T3 y T4 | 2026-04-16 | 2026-05-14 | 28 | 20.7 | 33 | 159.4 | PLACA | 32.5 | 3 | 159.42
24603 - FLORA - PARQUE CENTRAL LOS ROBLES | 995 | Ptico | Placa cubierta comercio 2 | 2026-04-14 | 2026-05-12 | 28 | 20.7 | 36.2 | 174.9 | PLACA | 36.1 | 3 | 174.879
24603 - FLORA - PARQUE CENTRAL LOS ROBLES | 995 | Ptico | Placa cubierta comercio 2 | 2026-04-14 | 2026-05-12 | 28 | 20.7 | 36.5 | 176.3 | PLACA | 36.1 | 3 | 176.329
24603 - FLORA - PARQUE CENTRAL LOS ROBLES | 995 | Ptico | Placa cubierta comercio 2 | 2026-04-14 | 2026-05-12 | 28 | 20.7 | 35.6 | 172 | PLACA | 36.1 | 3 | 171.981
24603 - FLORA - PARQUE CENTRAL LOS ROBLES | 994 | Ptico | Placa cubierta comercio 2 | 2026-04-14 | 2026-05-12 | 28 | 20.7 | 36.1 | 174.4 | PLACA | 36.467 | 3 | 174.396
24603 - FLORA - PARQUE CENTRAL LOS ROBLES | 994 | Ptico | Placa cubierta comercio 2 | 2026-04-14 | 2026-05-12 | 28 | 20.7 | 36.4 | 175.8 | PLACA | 36.467 | 3 | 175.845
24603 - FLORA - PARQUE CENTRAL LOS ROBLES | 994 | Ptico | Placa cubierta comercio 2 | 2026-04-14 | 2026-05-12 | 28 | 20.7 | 36.9 | 178.3 | PLACA | 36.467 | 3 | 178.261
24603 - FLORA - PARQUE CENTRAL LOS ROBLES | 989 | Ptico | Cimentación Ejes 6, 8 / E - I, Sótano Plataforma 1 | 2026-04-11 | 2026-05-09 | 28 | 20.7 | 26.2 | 126.6 |  | 25.833 | 3 | 126.57
24603 - FLORA - PARQUE CENTRAL LOS ROBLES | 989 | Ptico | Cimentación Ejes 6, 8 / E - I, Sótano Plataforma 1 | 2026-04-11 | 2026-05-09 | 28 | 20.7 | 25.5 | 123.2 |  | 25.833 | 3 | 123.188
24603 - FLORA - PARQUE CENTRAL LOS ROBLES | 989 | Ptico | Cimentación Ejes 6, 8 / E - I, Sótano Plataforma 1 | 2026-04-11 | 2026-05-09 | 28 | 20.7 | 25.8 | 124.6 |  | 25.833 | 3 | 124.638
24603 - FLORA - PARQUE CENTRAL LOS ROBLES | 988 | Ptico | Cimentación Ejes 6, 8 / E - I, Sótano Plataforma 1 | 2026-04-11 | 2026-05-09 | 28 | 20.7 | 25.2 | 121.7 |  | 24.833 | 3 | 121.739
24603 - FLORA - PARQUE CENTRAL LOS ROBLES | 988 | Ptico | Cimentación Ejes 6, 8 / E - I, Sótano Plataforma 1 | 2026-04-11 | 2026-05-09 | 28 | 20.7 | 24.6 | 118.8 |  | 24.833 | 3 | 118.841
24603 - FLORA - PARQUE CENTRAL LOS ROBLES | 988 | Ptico | Cimentación Ejes 6, 8 / E - I, Sótano Plataforma 1 | 2026-04-11 | 2026-05-09 | 28 | 20.7 | 24.7 | 119.3 |  | 24.833 | 3 | 119.324
24603 - FLORA - PARQUE CENTRAL LOS ROBLES | 1022 | Ptico | Cimentación ejes 1 - 3 / E - I sótano plataforma 1 | 2026-04-28 | 2026-05-26 | 28 | 20.7 | 25.6 | 123.7 |  | 26.033 | 3 | 123.671
24603 - FLORA - PARQUE CENTRAL LOS ROBLES | 1022 | Ptico | Cimentación ejes 1 - 3 / E - I sótano plataforma 1 | 2026-04-28 | 2026-05-26 | 28 | 20.7 | 26.4 | 127.5 |  | 26.033 | 3 | 127.536
24603 - FLORA - PARQUE CENTRAL LOS ROBLES | 1022 | Ptico | Cimentación ejes 1 - 3 / E - I sótano plataforma 1 | 2026-04-28 | 2026-05-26 | 28 | 20.7 | 26.1 | 126.1 |  | 26.033 | 3 | 126.087
24603 - FLORA - PARQUE CENTRAL LOS ROBLES | 1021 | Ptico | Viga cabezal ejes 1 - 4 / K semisótano plataforma 1 | 2026-04-28 | 2026-05-26 | 28 | 20.7 | 27.5 | 132.9 |  | 27 | 3 | 132.85
24603 - FLORA - PARQUE CENTRAL LOS ROBLES | 1021 | Ptico | Viga cabezal ejes 1 - 4 / K semisótano plataforma 1 | 2026-04-28 | 2026-05-26 | 28 | 20.7 | 26.3 | 127.1 |  | 27 | 3 | 127.053
24603 - FLORA - PARQUE CENTRAL LOS ROBLES | 1021 | Ptico | Viga cabezal ejes 1 - 4 / K semisótano plataforma 1 | 2026-04-28 | 2026-05-26 | 28 | 20.7 | 27.2 | 131.4 |  | 27 | 3 | 131.401
24603 - FLORA - PARQUE CENTRAL LOS ROBLES | 1020 | Ptico | Cimentación ejes 1 - 3 / E - I sótamo plataforma 1 | 2026-04-28 | 2026-05-26 | 28 | 20.7 | 26 | 125.6 |  | 26.467 | 3 | 125.604
24603 - FLORA - PARQUE CENTRAL LOS ROBLES | 1020 | Ptico | Cimentación ejes 1 - 3 / E - I sótamo plataforma 1 | 2026-04-28 | 2026-05-26 | 28 | 20.7 | 26.8 | 129.5 |  | 26.467 | 3 | 129.469
24603 - FLORA - PARQUE CENTRAL LOS ROBLES | 1020 | Ptico | Cimentación ejes 1 - 3 / E - I sótamo plataforma 1 | 2026-04-28 | 2026-05-26 | 28 | 20.7 | 26.6 | 128.5 |  | 26.467 | 3 | 128.502
24603 - FLORA - PARQUE CENTRAL LOS ROBLES | 984 | Indus. | Placa cubierta escaleras ascensor y seti T3 | 2026-04-08 | 2026-05-06 | 28 | 20.7 | 41.1 | 198.6 | PLACA | 41.267 | 3 | 198.551
24603 - FLORA - PARQUE CENTRAL LOS ROBLES | 984 | Indus. | Placa cubierta escaleras ascensor y seti T3 | 2026-04-08 | 2026-05-06 | 28 | 20.7 | 40.8 | 197.1 | PLACA | 41.267 | 3 | 197.101
24603 - FLORA - PARQUE CENTRAL LOS ROBLES | 984 | Indus. | Placa cubierta escaleras ascensor y seti T3 | 2026-04-08 | 2026-05-06 | 28 | 20.7 | 41.9 | 202.4 | PLACA | 41.267 | 3 | 202.415
24603 - FLORA - PARQUE CENTRAL LOS ROBLES | 981 | Ptico. | Viga cabezal ejes 2, 4, a semisotano plataforma 1 | 2026-04-01 | 2026-04-29 | 28 | 20.7 | 31.7 | 153.1 |  | 31.433 | 3 | 153.14
24603 - FLORA - PARQUE CENTRAL LOS ROBLES | 981 | Ptico. | Viga cabezal ejes 2, 4, a semisotano plataforma 1 | 2026-04-01 | 2026-04-29 | 28 | 20.7 | 31.4 | 151.7 |  | 31.433 | 3 | 151.691
24603 - FLORA - PARQUE CENTRAL LOS ROBLES | 981 | Ptico. | Viga cabezal ejes 2, 4, a semisotano plataforma 1 | 2026-04-01 | 2026-04-29 | 28 | 20.7 | 31.2 | 150.7 |  | 31.433 | 3 | 150.725
24603 - FLORA - PARQUE CENTRAL LOS ROBLES | 980 | Indus. | Cubierta y ascensor escaleras T4 | 2026-03-31 | 2026-04-28 | 28 | 20.7 | 34.4 | 166.2 |  | 34.067 | 3 | 166.184
24603 - FLORA - PARQUE CENTRAL LOS ROBLES | 980 | Indus. | Cubierta y ascensor escaleras T4 | 2026-03-31 | 2026-04-28 | 28 | 20.7 | 34.2 | 165.2 |  | 34.067 | 3 | 165.217
24603 - FLORA - PARQUE CENTRAL LOS ROBLES | 980 | Indus. | Cubierta y ascensor escaleras T4 | 2026-03-31 | 2026-04-28 | 28 | 20.7 | 33.6 | 162.3 |  | 34.067 | 3 | 162.319
24603 - FLORA - PARQUE CENTRAL LOS ROBLES | 1008 | Ptico | Cimnetación ejes 3, 4 / E - K sótano plataforma 1 | 2026-04-21 | 2026-05-19 | 28 | 20.7 | 26.6 | 128.5 |  | 25.967 | 3 | 128.502
24603 - FLORA - PARQUE CENTRAL LOS ROBLES | 1008 | Ptico | Cimnetación ejes 3, 4 / E - K sótano plataforma 1 | 2026-04-21 | 2026-05-19 | 28 | 20.7 | 25.7 | 124.2 |  | 25.967 | 3 | 124.155
24603 - FLORA - PARQUE CENTRAL LOS ROBLES | 1008 | Ptico | Cimnetación ejes 3, 4 / E - K sótano plataforma 1 | 2026-04-21 | 2026-05-19 | 28 | 20.7 | 25.6 | 123.7 |  | 25.967 | 3 | 123.671
24603 - FLORA - PARQUE CENTRAL LOS ROBLES | 979 | Autoco | Columnas Ejes 5, 8 / K – I, Sótano Plataforma 1 | 2026-03-30 | 2026-04-27 | 28 | 20.7 | 28.2 | 136.2 |  | 28.133 | 3 | 136.232
24603 - FLORA - PARQUE CENTRAL LOS ROBLES | 979 | Autoco | Columnas Ejes 5, 8 / K – I, Sótano Plataforma 1 | 2026-03-30 | 2026-04-27 | 28 | 20.7 | 28.6 | 138.2 |  | 28.133 | 3 | 138.164
24603 - FLORA - PARQUE CENTRAL LOS ROBLES | 979 | Autoco | Columnas Ejes 5, 8 / K – I, Sótano Plataforma 1 | 2026-03-30 | 2026-04-27 | 28 | 20.7 | 27.6 | 133.3 |  | 28.133 | 3 | 133.333
24603 - FLORA - PARQUE CENTRAL LOS ROBLES | 973 | Ptico | Cimentación ejes 1 , 2 / K - L sótano plataforma 1 | 2026-03-25 | 2026-04-22 | 28 | 20.7 | 28.9 | 139.6 |  | 28.667 | 3 | 139.614
24603 - FLORA - PARQUE CENTRAL LOS ROBLES | 973 | Ptico | Cimentación ejes 1 , 2 / K - L sótano plataforma 1 | 2026-03-25 | 2026-04-22 | 28 | 20.7 | 28.7 | 138.6 |  | 28.667 | 3 | 138.647
24603 - FLORA - PARQUE CENTRAL LOS ROBLES | 973 | Ptico | Cimentación ejes 1 , 2 / K - L sótano plataforma 1 | 2026-03-25 | 2026-04-22 | 28 | 20.7 | 28.4 | 137.2 |  | 28.667 | 3 | 137.198
24603 - FLORA - PARQUE CENTRAL LOS ROBLES | 968 | Autoco | Columnas sótano ejes 6 , 8 / G - D plataforma 1 | 2026-03-20 | 2026-04-17 | 28 | 20.7 | 27.4 | 132.4 |  | 27.533 | 3 | 132.367
24603 - FLORA - PARQUE CENTRAL LOS ROBLES | 968 | Autoco | Columnas sótano ejes 6 , 8 / G - D plataforma 1 | 2026-03-20 | 2026-04-17 | 28 | 20.7 | 27.7 | 133.8 |  | 27.533 | 3 | 133.816
24603 - FLORA - PARQUE CENTRAL LOS ROBLES | 968 | Autoco | Columnas sótano ejes 6 , 8 / G - D plataforma 1 | 2026-03-20 | 2026-04-17 | 28 | 20.7 | 27.5 | 132.9 |  | 27.533 | 3 | 132.85
24603 - FLORA - PARQUE CENTRAL LOS ROBLES | 967 | Ptico | Cimentación sótano | 2026-03-19 | 2026-04-16 | 28 | 20.7 | 29.3 | 141.5 |  | 29.567 | 3 | 141.546
24603 - FLORA - PARQUE CENTRAL LOS ROBLES | 967 | Ptico | Cimentación sótano | 2026-03-19 | 2026-04-16 | 28 | 20.7 | 29.5 | 142.5 |  | 29.567 | 3 | 142.512
24603 - FLORA - PARQUE CENTRAL LOS ROBLES | 967 | Ptico | Cimentación sótano | 2026-03-19 | 2026-04-16 | 28 | 20.7 | 29.9 | 144.4 |  | 29.567 | 3 | 144.444
24603 - FLORA - PARQUE CENTRAL LOS ROBLES | 964 | C. FLUIDO | Columnas plataforma 1 sótano, ejes 5, 6 / I – E | 2026-03-17 | 2026-04-14 | 28 | 20.7 | 26.2 | 126.6 |  | 25.767 | 3 | 126.57
24603 - FLORA - PARQUE CENTRAL LOS ROBLES | 964 | C. FLUIDO | Columnas plataforma 1 sótano, ejes 5, 6 / I – E | 2026-03-17 | 2026-04-14 | 28 | 20.7 | 25.5 | 123.2 |  | 25.767 | 3 | 123.188
24603 - FLORA - PARQUE CENTRAL LOS ROBLES | 964 | C. FLUIDO | Columnas plataforma 1 sótano, ejes 5, 6 / I – E | 2026-03-17 | 2026-04-14 | 28 | 20.7 | 25.6 | 123.7 |  | 25.767 | 3 | 123.671
24603 - FLORA - PARQUE CENTRAL LOS ROBLES | 942 | PTICO | Cimentación sótano , ejes 5 y 6 y parte del 4 | 2026-02-27 | 2026-03-27 | 28 | 20.7 | 27 | 130.4 |  | 27.367 | 3 | 130.435
24603 - FLORA - PARQUE CENTRAL LOS ROBLES | 942 | PTICO | Cimentación sótano , ejes 5 y 6 y parte del 4 | 2026-02-27 | 2026-03-27 | 28 | 20.7 | 27.4 | 132.4 |  | 27.367 | 3 | 132.367
24603 - FLORA - PARQUE CENTRAL LOS ROBLES | 942 | PTICO | Cimentación sótano , ejes 5 y 6 y parte del 4 | 2026-02-27 | 2026-03-27 | 28 | 20.7 | 27.7 | 133.8 |  | 27.367 | 3 | 133.816
24603 - FLORA - PARQUE CENTRAL LOS ROBLES | 940 | INDUS | Placa T3 cubierta , ejes 8 - 12 / A - L | 2026-02-27 | 2026-03-27 | 28 | 20.7 | 33.3 | 160.9 | PLACA | 32.833 | 3 | 160.87
24603 - FLORA - PARQUE CENTRAL LOS ROBLES | 940 | INDUS | Placa T3 cubierta , ejes 8 - 12 / A - L | 2026-02-27 | 2026-03-27 | 28 | 20.7 | 32.4 | 156.5 | PLACA | 32.833 | 3 | 156.522
24603 - FLORA - PARQUE CENTRAL LOS ROBLES | 940 | INDUS | Placa T3 cubierta , ejes 8 - 12 / A - L | 2026-02-27 | 2026-03-27 | 28 | 20.7 | 32.8 | 158.5 | PLACA | 32.833 | 3 | 158.454
24603 - FLORA - PARQUE CENTRAL LOS ROBLES | 957 | Indus | Placa T3 cubierta ejes 1 - 4 / A - L | 2026-03-11 | 2026-04-08 | 28 | 20.7 | 33.4 | 161.4 | PLACA | 33.267 | 3 | 161.353
24603 - FLORA - PARQUE CENTRAL LOS ROBLES | 957 | Indus | Placa T3 cubierta ejes 1 - 4 / A - L | 2026-03-11 | 2026-04-08 | 28 | 20.7 | 33.8 | 163.3 | PLACA | 33.267 | 3 | 163.285
24603 - FLORA - PARQUE CENTRAL LOS ROBLES | 957 | Indus | Placa T3 cubierta ejes 1 - 4 / A - L | 2026-03-11 | 2026-04-08 | 28 | 20.7 | 32.6 | 157.5 | PLACA | 33.267 | 3 | 157.488
24603 - FLORA - PARQUE CENTRAL LOS ROBLES | 951 | Indus | Escaleras T3 piso 26 al 27 | 2026-03-09 | 2026-04-06 | 28 | 20.7 | 35.1 | 169.6 |  | 34.633 | 3 | 169.565
24603 - FLORA - PARQUE CENTRAL LOS ROBLES | 951 | Indus | Escaleras T3 piso 26 al 27 | 2026-03-09 | 2026-04-06 | 28 | 20.7 | 34.2 | 165.2 |  | 34.633 | 3 | 165.217
24603 - FLORA - PARQUE CENTRAL LOS ROBLES | 951 | Indus | Escaleras T3 piso 26 al 27 | 2026-03-09 | 2026-04-06 | 28 | 20.7 | 34.6 | 167.1 |  | 34.633 | 3 | 167.15
24603 - FLORA - PARQUE CENTRAL LOS ROBLES | 948 | Indus | Placa T3 cubierta, ejes 4, 8 / A - L | 2026-03-06 | 2026-04-03 | 28 | 20.7 | 28.6 | 138.2 | PLACA | 28.867 | 3 | 138.164
24603 - FLORA - PARQUE CENTRAL LOS ROBLES | 948 | Indus | Placa T3 cubierta, ejes 4, 8 / A - L | 2026-03-06 | 2026-04-03 | 28 | 20.7 | 29.6 | 143 | PLACA | 28.867 | 3 | 142.995
24603 - FLORA - PARQUE CENTRAL LOS ROBLES | 948 | Indus | Placa T3 cubierta, ejes 4, 8 / A - L | 2026-03-06 | 2026-04-03 | 28 | 20.7 | 28.4 | 137.2 | PLACA | 28.867 | 3 | 137.198
24603 - FLORA - PARQUE CENTRAL LOS ROBLES | 947 | Indus | Muros antepechos cubierta T4 | 2026-03-05 | 2026-04-02 | 28 | 20.7 | 31.3 | 151.2 | MURO | 30.833 | 3 | 151.208
24603 - FLORA - PARQUE CENTRAL LOS ROBLES | 947 | Indus | Muros antepechos cubierta T4 | 2026-03-05 | 2026-04-02 | 28 | 20.7 | 30.4 | 146.9 | MURO | 30.833 | 3 | 146.86
24603 - FLORA - PARQUE CENTRAL LOS ROBLES | 947 | Indus | Muros antepechos cubierta T4 | 2026-03-05 | 2026-04-02 | 28 | 20.7 | 30.8 | 148.8 | MURO | 30.833 | 3 | 148.792
24603 - FLORA - PARQUE CENTRAL LOS ROBLES | 946 | Indus | Escaleras piso 27 a cubierta ejes A, G, 10 y 9 T4 | 2026-03-05 | 2026-04-02 | 28 | 20.7 | 31.8 | 153.6 |  | 32.433 | 3 | 153.623
24603 - FLORA - PARQUE CENTRAL LOS ROBLES | 946 | Indus | Escaleras piso 27 a cubierta ejes A, G, 10 y 9 T4 | 2026-03-05 | 2026-04-02 | 28 | 20.7 | 33.3 | 160.9 |  | 32.433 | 3 | 160.87
24603 - FLORA - PARQUE CENTRAL LOS ROBLES | 946 | Indus | Escaleras piso 27 a cubierta ejes A, G, 10 y 9 T4 | 2026-03-05 | 2026-04-02 | 28 | 20.7 | 32.2 | 155.6 |  | 32.433 | 3 | 155.556
24603 - FLORA - PARQUE CENTRAL LOS ROBLES | 955 | Indus. | Antepechos y bordillos cubierta T3, ejes 4 - 7 / A y 4 - 7 / L | 2026-03-10 | 2026-04-07 | 28 | 20.7 | 33.7 | 162.8 |  | 33.933 | 3 | 162.802
24603 - FLORA - PARQUE CENTRAL LOS ROBLES | 955 | Indus. | Antepechos y bordillos cubierta T3, ejes 4 - 7 / A y 4 - 7 / L | 2026-03-10 | 2026-04-07 | 28 | 20.7 | 34.7 | 167.6 |  | 33.933 | 3 | 167.633
24603 - FLORA - PARQUE CENTRAL LOS ROBLES | 955 | Indus. | Antepechos y bordillos cubierta T3, ejes 4 - 7 / A y 4 - 7 / L | 2026-03-10 | 2026-04-07 | 28 | 20.7 | 33.4 | 161.4 |  | 33.933 | 3 | 161.353
24603 - FLORA - PARQUE CENTRAL LOS ROBLES | 954 | Ptico. | Cimentación plataforma 1 sótano, ejes 5 - 7 / A - G | 2026-03-10 | 2026-04-07 | 28 | 20.7 | 29.1 | 140.6 |  | 28.8 | 3 | 140.58
24603 - FLORA - PARQUE CENTRAL LOS ROBLES | 954 | Ptico. | Cimentación plataforma 1 sótano, ejes 5 - 7 / A - G | 2026-03-10 | 2026-04-07 | 28 | 20.7 | 28.8 | 139.1 |  | 28.8 | 3 | 139.13
24603 - FLORA - PARQUE CENTRAL LOS ROBLES | 954 | Ptico. | Cimentación plataforma 1 sótano, ejes 5 - 7 / A - G | 2026-03-10 | 2026-04-07 | 28 | 20.7 | 28.5 | 137.7 |  | 28.8 | 3 | 137.681
24603 - FLORA - PARQUE CENTRAL LOS ROBLES | 953 | Ptico. | Cimentación plataforma 1 sótano, ejes 5 - 7 / A - G | 2026-03-10 | 2026-04-07 | 28 | 20.7 | 26.9 | 130 |  | 26.733 | 3 | 129.952
24603 - FLORA - PARQUE CENTRAL LOS ROBLES | 953 | Ptico. | Cimentación plataforma 1 sótano, ejes 5 - 7 / A - G | 2026-03-10 | 2026-04-07 | 28 | 20.7 | 27.1 | 130.9 |  | 26.733 | 3 | 130.918
24603 - FLORA - PARQUE CENTRAL LOS ROBLES | 953 | Ptico. | Cimentación plataforma 1 sótano, ejes 5 - 7 / A - G | 2026-03-10 | 2026-04-07 | 28 | 20.7 | 26.2 | 126.6 |  | 26.733 | 3 | 126.57
24603 - FLORA - PARQUE CENTRAL LOS ROBLES | 952 | Indus. | Bordillos T3, ejes 8 - 12 / A - L | 2026-03-09 | 2026-04-06 | 28 | 20.7 | 35.5 | 171.5 |  | 35.067 | 3 | 171.498
24603 - FLORA - PARQUE CENTRAL LOS ROBLES | 952 | Indus. | Bordillos T3, ejes 8 - 12 / A - L | 2026-03-09 | 2026-04-06 | 28 | 20.7 | 34.6 | 167.1 |  | 35.067 | 3 | 167.15
24603 - FLORA - PARQUE CENTRAL LOS ROBLES | 952 | Indus. | Bordillos T3, ejes 8 - 12 / A - L | 2026-03-09 | 2026-04-06 | 28 | 20.7 | 35.1 | 169.6 |  | 35.067 | 3 | 169.565
24603 - FLORA - PARQUE CENTRAL LOS ROBLES | 937 | Indus | Escaleras T4 piso 26 y 27 | 2026-02-25 | 2026-03-25 | 28 | 20.7 | 29.9 | 144.4 |  | 29.733 | 3 | 144.444
24603 - FLORA - PARQUE CENTRAL LOS ROBLES | 937 | Indus | Escaleras T4 piso 26 y 27 | 2026-02-25 | 2026-03-25 | 28 | 20.7 | 29.8 | 144 |  | 29.733 | 3 | 143.961
24603 - FLORA - PARQUE CENTRAL LOS ROBLES | 937 | Indus | Escaleras T4 piso 26 y 27 | 2026-02-25 | 2026-03-25 | 28 | 20.7 | 29.5 | 142.5 |  | 29.733 | 3 | 142.512
24603 - FLORA - PARQUE CENTRAL LOS ROBLES | 936 | Ptico | Base torre grua | 2026-02-24 | 2026-03-24 | 28 | 20.7 | 30.6 | 147.8 |  | 30.6 | 3 | 147.826
24603 - FLORA - PARQUE CENTRAL LOS ROBLES | 936 | Ptico | Base torre grua | 2026-02-24 | 2026-03-24 | 28 | 20.7 | 30.9 | 149.3 |  | 30.6 | 3 | 149.275
24603 - FLORA - PARQUE CENTRAL LOS ROBLES | 936 | Ptico | Base torre grua | 2026-02-24 | 2026-03-24 | 28 | 20.7 | 30.3 | 146.4 |  | 30.6 | 3 | 146.377
24603 - FLORA - PARQUE CENTRAL LOS ROBLES | 927 | Indus | Placa T4, cubierta ejes 5 - 10 / A - 2 | 2026-02-17 | 2026-03-17 | 28 | 20.7 | 31 | 149.8 | PLACA | 31.367 | 3 | 149.758
24603 - FLORA - PARQUE CENTRAL LOS ROBLES | 927 | Indus | Placa T4, cubierta ejes 5 - 10 / A - 2 | 2026-02-17 | 2026-03-17 | 28 | 20.7 | 31.4 | 151.7 | PLACA | 31.367 | 3 | 151.691
24603 - FLORA - PARQUE CENTRAL LOS ROBLES | 927 | Indus | Placa T4, cubierta ejes 5 - 10 / A - 2 | 2026-02-17 | 2026-03-17 | 28 | 20.7 | 31.7 | 153.1 | PLACA | 31.367 | 3 | 153.14
24603 - FLORA - PARQUE CENTRAL LOS ROBLES | 934 | Indus | Placa T4, cubierta, ejes 1 – 5 /A - L | 2026-02-21 | 2026-03-21 | 28 | 20.7 | 32.6 | 157.5 | PLACA | 32.733 | 3 | 157.488
24603 - FLORA - PARQUE CENTRAL LOS ROBLES | 934 | Indus | Placa T4, cubierta, ejes 1 – 5 /A - L | 2026-02-21 | 2026-03-21 | 28 | 20.7 | 33.7 | 162.8 | PLACA | 32.733 | 3 | 162.802
24603 - FLORA - PARQUE CENTRAL LOS ROBLES | 934 | Indus | Placa T4, cubierta, ejes 1 – 5 /A - L | 2026-02-21 | 2026-03-21 | 28 | 20.7 | 31.9 | 154.1 | PLACA | 32.733 | 3 | 154.106
24603 - FLORA - PARQUE CENTRAL LOS ROBLES | 930 | Indus | Escaleras T3, piso 26 y 27 | 2026-02-19 | 2026-03-19 | 28 | 20.7 | 32.8 | 158.5 |  | 32.7 | 3 | 158.454
24603 - FLORA - PARQUE CENTRAL LOS ROBLES | 930 | Indus | Escaleras T3, piso 26 y 27 | 2026-02-19 | 2026-03-19 | 28 | 20.7 | 33.1 | 159.9 |  | 32.7 | 3 | 159.903
24603 - FLORA - PARQUE CENTRAL LOS ROBLES | 930 | Indus | Escaleras T3, piso 26 y 27 | 2026-02-19 | 2026-03-19 | 28 | 20.7 | 32.2 | 155.6 |  | 32.7 | 3 | 155.556
24603 - FLORA - PARQUE CENTRAL LOS ROBLES | 923 | Indus. | Escaleras T3, piso 25 a 26 | 2026-02-16 | 2026-03-16 | 28 | 20.7 | 40 | 193.2 |  | 39.333 | 3 | 193.237
24603 - FLORA - PARQUE CENTRAL LOS ROBLES | 923 | Indus. | Escaleras T3, piso 25 a 26 | 2026-02-16 | 2026-03-16 | 28 | 20.7 | 38.7 | 187 |  | 39.333 | 3 | 186.957
24603 - FLORA - PARQUE CENTRAL LOS ROBLES | 923 | Indus. | Escaleras T3, piso 25 a 26 | 2026-02-16 | 2026-03-16 | 28 | 20.7 | 39.3 | 189.9 |  | 39.333 | 3 | 189.855
24603 - FLORA - PARQUE CENTRAL LOS ROBLES | 881 | Indus | Placa T3 , piso 26 , ejes 8 , 12 / A - F | 2026-01-23 | 2026-02-20 | 28 | 20.7 | 34.9 | 168.6 | PLACA | 34.333 | 3 | 168.599
24603 - FLORA - PARQUE CENTRAL LOS ROBLES | 881 | Indus | Placa T3 , piso 26 , ejes 8 , 12 / A - F | 2026-01-23 | 2026-02-20 | 28 | 20.7 | 33.8 | 163.3 | PLACA | 34.333 | 3 | 163.285
24603 - FLORA - PARQUE CENTRAL LOS ROBLES | 881 | Indus | Placa T3 , piso 26 , ejes 8 , 12 / A - F | 2026-01-23 | 2026-02-20 | 28 | 20.7 | 34.3 | 165.7 | PLACA | 34.333 | 3 | 165.7
24603 - FLORA - PARQUE CENTRAL LOS ROBLES | 878 | Indus | Placa T4 , P26 , ejes 5 - / L - F | 2026-01-22 | 2026-02-19 | 28 | 20.7 | 33.3 | 160.9 | PLACA | 33.233 | 3 | 160.87
24603 - FLORA - PARQUE CENTRAL LOS ROBLES | 878 | Indus | Placa T4 , P26 , ejes 5 - / L - F | 2026-01-22 | 2026-02-19 | 28 | 20.7 | 33.6 | 162.3 | PLACA | 33.233 | 3 | 162.319
24603 - FLORA - PARQUE CENTRAL LOS ROBLES | 878 | Indus | Placa T4 , P26 , ejes 5 - / L - F | 2026-01-22 | 2026-02-19 | 28 | 20.7 | 32.8 | 158.5 | PLACA | 33.233 | 3 | 158.454
24603 - FLORA - PARQUE CENTRAL LOS ROBLES | 921 | Industrial | Placa T3, piso 27, Ejes 1-4, A-L | 2026-02-10 | 2026-03-10 | 28 | 20.7 | 33.3 | 160.9 | PLACA | 32.567 | 3 | 160.87
24603 - FLORA - PARQUE CENTRAL LOS ROBLES | 921 | Industrial | Placa T3, piso 27, Ejes 1-4, A-L | 2026-02-10 | 2026-03-10 | 28 | 20.7 | 32.1 | 155.1 | PLACA | 32.567 | 3 | 155.072
24603 - FLORA - PARQUE CENTRAL LOS ROBLES | 921 | Industrial | Placa T3, piso 27, Ejes 1-4, A-L | 2026-02-10 | 2026-03-10 | 28 | 20.7 | 32.3 | 156 | PLACA | 32.567 | 3 | 156.039
24603 - FLORA - PARQUE CENTRAL LOS ROBLES | 919 | Industrial | Placa T3, piso 27, Ejes 4, 8 G-L | 2026-02-09 | 2026-03-09 | 28 | 20.7 | 32 | 154.6 | PLACA | 31.967 | 3 | 154.589
24603 - FLORA - PARQUE CENTRAL LOS ROBLES | 919 | Industrial | Placa T3, piso 27, Ejes 4, 8 G-L | 2026-02-09 | 2026-03-09 | 28 | 20.7 | 31.5 | 152.2 | PLACA | 31.967 | 3 | 152.174
24603 - FLORA - PARQUE CENTRAL LOS ROBLES | 919 | Industrial | Placa T3, piso 27, Ejes 4, 8 G-L | 2026-02-09 | 2026-03-09 | 28 | 20.7 | 32.4 | 156.5 | PLACA | 31.967 | 3 | 156.522
24603 - FLORA - PARQUE CENTRAL LOS ROBLES | 917 | Industrial | Placa T3 piso 27, Ejes 8-12, F-K | 2026-02-06 | 2026-03-06 | 28 | 20.7 | 33.6 | 162.3 | PLACA | 33.267 | 3 | 162.319
24603 - FLORA - PARQUE CENTRAL LOS ROBLES | 917 | Industrial | Placa T3 piso 27, Ejes 8-12, F-K | 2026-02-06 | 2026-03-06 | 28 | 20.7 | 33 | 159.4 | PLACA | 33.267 | 3 | 159.42
24603 - FLORA - PARQUE CENTRAL LOS ROBLES | 917 | Industrial | Placa T3 piso 27, Ejes 8-12, F-K | 2026-02-06 | 2026-03-06 | 28 | 20.7 | 33.2 | 160.4 | PLACA | 33.267 | 3 | 160.386
24603 - FLORA - PARQUE CENTRAL LOS ROBLES | 915 | Industrial | Placa T3, piso 27 Ejes 8-12, F-K | 2026-02-05 | 2026-03-05 | 28 | 20.7 | 35.3 | 170.5 | PLACA | 35.4 | 3 | 170.531
24603 - FLORA - PARQUE CENTRAL LOS ROBLES | 915 | Industrial | Placa T3, piso 27 Ejes 8-12, F-K | 2026-02-05 | 2026-03-05 | 28 | 20.7 | 35 | 169.1 | PLACA | 35.4 | 3 | 169.082
24603 - FLORA - PARQUE CENTRAL LOS ROBLES | 915 | Industrial | Placa T3, piso 27 Ejes 8-12, F-K | 2026-02-05 | 2026-03-05 | 28 | 20.7 | 35.9 | 173.4 | PLACA | 35.4 | 3 | 173.43
24603 - FLORA - PARQUE CENTRAL LOS ROBLES | 913 | Industrial | Placa T3, piso 27, Ejes 8 2, A-F | 2026-02-04 | 2026-03-04 | 28 | 20.7 | 33.9 | 163.8 | PLACA | 33.367 | 3 | 163.768
24603 - FLORA - PARQUE CENTRAL LOS ROBLES | 913 | Industrial | Placa T3, piso 27, Ejes 8 2, A-F | 2026-02-04 | 2026-03-04 | 28 | 20.7 | 32.8 | 158.5 | PLACA | 33.367 | 3 | 158.454
24603 - FLORA - PARQUE CENTRAL LOS ROBLES | 913 | Industrial | Placa T3, piso 27, Ejes 8 2, A-F | 2026-02-04 | 2026-03-04 | 28 | 20.7 | 33.4 | 161.4 | PLACA | 33.367 | 3 | 161.353
24603 - FLORA - PARQUE CENTRAL LOS ROBLES | 911 | Plástico | Viga anden ejes 1-4, H-K, plátaforma 1 | 2026-02-04 | 2026-03-04 | 28 | 20.7 | 28.9 | 139.6 |  | 28.667 | 3 | 139.614
24603 - FLORA - PARQUE CENTRAL LOS ROBLES | 911 | Plástico | Viga anden ejes 1-4, H-K, plátaforma 1 | 2026-02-04 | 2026-03-04 | 28 | 20.7 | 28.1 | 135.7 |  | 28.667 | 3 | 135.749
24603 - FLORA - PARQUE CENTRAL LOS ROBLES | 911 | Plástico | Viga anden ejes 1-4, H-K, plátaforma 1 | 2026-02-04 | 2026-03-04 | 28 | 20.7 | 29 | 140.1 |  | 28.667 | 3 | 140.097
24603 - FLORA - PARQUE CENTRAL LOS ROBLES | 909 | IM | Placa T4 , piso 27 ejes 1 , 5 / G - L | 2026-02-03 | 2026-03-03 | 28 | 20.7 | 42.1 | 203.4 | PLACA | 42.1 | 3 | 203.382
24603 - FLORA - PARQUE CENTRAL LOS ROBLES | 909 | IM | Placa T4 , piso 27 ejes 1 , 5 / G - L | 2026-02-03 | 2026-03-03 | 28 | 20.7 | 41.9 | 202.4 | PLACA | 42.1 | 3 | 202.415
24603 - FLORA - PARQUE CENTRAL LOS ROBLES | 909 | IM | Placa T4 , piso 27 ejes 1 , 5 / G - L | 2026-02-03 | 2026-03-03 | 28 | 20.7 | 42.3 | 204.3 | PLACA | 42.1 | 3 | 204.348
24603 - FLORA - PARQUE CENTRAL LOS ROBLES | 904 | IM | Escaleras T3 . piso 24 al 25 | 2026-02-03 | 2026-03-03 | 28 | 20.7 | 35.3 | 170.5 |  | 35.067 | 3 | 170.531
24603 - FLORA - PARQUE CENTRAL LOS ROBLES | 904 | IM | Escaleras T3 . piso 24 al 25 | 2026-02-03 | 2026-03-03 | 28 | 20.7 | 34.5 | 166.7 |  | 35.067 | 3 | 166.667
24603 - FLORA - PARQUE CENTRAL LOS ROBLES | 904 | IM | Escaleras T3 . piso 24 al 25 | 2026-02-03 | 2026-03-03 | 28 | 20.7 | 35.4 | 171 |  | 35.067 | 3 | 171.014
24603 - FLORA - PARQUE CENTRAL LOS ROBLES | 902 | IM | Placa T4 , piso 27 | 2026-02-02 | 2026-03-02 | 28 | 20.7 | 36.4 | 175.8 | PLACA | 36.4 | 3 | 175.845
24603 - FLORA - PARQUE CENTRAL LOS ROBLES | 902 | IM | Placa T4 , piso 27 | 2026-02-02 | 2026-03-02 | 28 | 20.7 | 36 | 173.9 | PLACA | 36.4 | 3 | 173.913
24603 - FLORA - PARQUE CENTRAL LOS ROBLES | 902 | IM | Placa T4 , piso 27 | 2026-02-02 | 2026-03-02 | 28 | 20.7 | 36.8 | 177.8 | PLACA | 36.4 | 3 | 177.778
24603 - FLORA - PARQUE CENTRAL LOS ROBLES | 899 | IM | Placa T4 , piso 27 , ejes 5 - 10 / F - L | 2026-01-31 | 2026-02-28 | 28 | 20.7 | 34 | 164.3 | PLACA | 34.2 | 3 | 164.251
24603 - FLORA - PARQUE CENTRAL LOS ROBLES | 899 | IM | Placa T4 , piso 27 , ejes 5 - 10 / F - L | 2026-01-31 | 2026-02-28 | 28 | 20.7 | 34.8 | 168.1 | PLACA | 34.2 | 3 | 168.116
24603 - FLORA - PARQUE CENTRAL LOS ROBLES | 899 | IM | Placa T4 , piso 27 , ejes 5 - 10 / F - L | 2026-01-31 | 2026-02-28 | 28 | 20.7 | 33.8 | 163.3 | PLACA | 34.2 | 3 | 163.285
24603 - FLORA - PARQUE CENTRAL LOS ROBLES | 896 | IM | Placa T4 , piso 27 , ejes 5 - 10 / A - E | 2026-01-30 | 2026-02-27 | 28 | 20.7 | 38.7 | 187 | PLACA | 38.733 | 3 | 186.957
24603 - FLORA - PARQUE CENTRAL LOS ROBLES | 896 | IM | Placa T4 , piso 27 , ejes 5 - 10 / A - E | 2026-01-30 | 2026-02-27 | 28 | 20.7 | 39.3 | 189.9 | PLACA | 38.733 | 3 | 189.855
24603 - FLORA - PARQUE CENTRAL LOS ROBLES | 896 | IM | Placa T4 , piso 27 , ejes 5 - 10 / A - E | 2026-01-30 | 2026-02-27 | 28 | 20.7 | 38.2 | 184.5 | PLACA | 38.733 | 3 | 184.541
24603 - FLORA - PARQUE CENTRAL LOS ROBLES | 895 | IM | Escalera T4 , piso 24 a 25 | 2026-01-30 | 2026-02-27 | 28 | 20.7 | 29 | 140.1 |  | 28.467 | 3 | 140.097
24603 - FLORA - PARQUE CENTRAL LOS ROBLES | 895 | IM | Escalera T4 , piso 24 a 25 | 2026-01-30 | 2026-02-27 | 28 | 20.7 | 28.1 | 135.7 |  | 28.467 | 3 | 135.749
24603 - FLORA - PARQUE CENTRAL LOS ROBLES | 895 | IM | Escalera T4 , piso 24 a 25 | 2026-01-30 | 2026-02-27 | 28 | 20.7 | 28.3 | 136.7 |  | 28.467 | 3 | 136.715
24603 - FLORA - PARQUE CENTRAL LOS ROBLES | 893 | IM | Placa T3 , piso 26 | 2026-01-28 | 2026-02-25 | 28 | 20.7 | 34 | 164.3 | PLACA | 33.467 | 3 | 164.251
24603 - FLORA - PARQUE CENTRAL LOS ROBLES | 893 | IM | Placa T3 , piso 26 | 2026-01-28 | 2026-02-25 | 28 | 20.7 | 33 | 159.4 | PLACA | 33.467 | 3 | 159.42
24603 - FLORA - PARQUE CENTRAL LOS ROBLES | 893 | IM | Placa T3 , piso 26 | 2026-01-28 | 2026-02-25 | 28 | 20.7 | 33.4 | 161.4 | PLACA | 33.467 | 3 | 161.353
24603 - FLORA - PARQUE CENTRAL LOS ROBLES | 889 | Indus | Placa T3 , piso 26 , ejes 4 - 8 , / G - L | 2026-01-27 | 2026-02-24 | 28 | 20.7 | 30.9 | 149.3 | PLACA | 30.9 | 3 | 149.275
24603 - FLORA - PARQUE CENTRAL LOS ROBLES | 889 | Indus | Placa T3 , piso 26 , ejes 4 - 8 , / G - L | 2026-01-27 | 2026-02-24 | 28 | 20.7 | 31.3 | 151.2 | PLACA | 30.9 | 3 | 151.208
24603 - FLORA - PARQUE CENTRAL LOS ROBLES | 889 | Indus | Placa T3 , piso 26 , ejes 4 - 8 , / G - L | 2026-01-27 | 2026-02-24 | 28 | 20.7 | 30.5 | 147.3 | PLACA | 30.9 | 3 | 147.343
24603 - FLORA - PARQUE CENTRAL LOS ROBLES | 888 | Ptico | Viga anden , ejes 1 - 4 , / F - H , plataforma 1 | 2026-01-27 | 2026-02-24 | 28 | 20.7 | 29.7 | 143.5 |  | 29.9 | 3 | 143.478
24603 - FLORA - PARQUE CENTRAL LOS ROBLES | 888 | Ptico | Viga anden , ejes 1 - 4 , / F - H , plataforma 1 | 2026-01-27 | 2026-02-24 | 28 | 20.7 | 30.1 | 145.4 |  | 29.9 | 3 | 145.411
24603 - FLORA - PARQUE CENTRAL LOS ROBLES | 888 | Ptico | Viga anden , ejes 1 - 4 , / F - H , plataforma 1 | 2026-01-27 | 2026-02-24 | 28 | 20.7 | 29.9 | 144.4 |  | 29.9 | 3 | 144.444
24603 - FLORA - PARQUE CENTRAL LOS ROBLES | 873 | Indus | Placa T4 , piso 26 , ejes 1 , 5 , / A - F | 2026-01-21 | 2026-02-18 | 28 | 20.7 | 31.2 | 150.7 | PLACA | 30.7 | 3 | 150.725
24603 - FLORA - PARQUE CENTRAL LOS ROBLES | 873 | Indus | Placa T4 , piso 26 , ejes 1 , 5 , / A - F | 2026-01-21 | 2026-02-18 | 28 | 20.7 | 30.7 | 148.3 | PLACA | 30.7 | 3 | 148.309
24603 - FLORA - PARQUE CENTRAL LOS ROBLES | 873 | Indus | Placa T4 , piso 26 , ejes 1 , 5 , / A - F | 2026-01-21 | 2026-02-18 | 28 | 20.7 | 30.2 | 145.9 | PLACA | 30.7 | 3 | 145.894
24603 - FLORA - PARQUE CENTRAL LOS ROBLES | 872 | Ptico | Viga anden , ejes 1 , 3 , / D - E , plataforma 1 | 2026-01-21 | 2026-02-18 | 28 | 20.7 | 27.8 | 134.3 |  | 27.767 | 3 | 134.3
24603 - FLORA - PARQUE CENTRAL LOS ROBLES | 872 | Ptico | Viga anden , ejes 1 , 3 , / D - E , plataforma 1 | 2026-01-21 | 2026-02-18 | 28 | 20.7 | 28 | 135.3 |  | 27.767 | 3 | 135.266
24603 - FLORA - PARQUE CENTRAL LOS ROBLES | 872 | Ptico | Viga anden , ejes 1 , 3 , / D - E , plataforma 1 | 2026-01-21 | 2026-02-18 | 28 | 20.7 | 27.5 | 132.9 |  | 27.767 | 3 | 132.85
24603 - FLORA - PARQUE CENTRAL LOS ROBLES | 869 | Indus | Escaleras T4 , piso 23 al 24 | 2026-01-21 | 2026-02-18 | 28 | 20.7 | 28.1 | 135.7 |  | 28.1 | 3 | 135.749
24603 - FLORA - PARQUE CENTRAL LOS ROBLES | 869 | Indus | Escaleras T4 , piso 23 al 24 | 2026-01-21 | 2026-02-18 | 28 | 20.7 | 28.3 | 136.7 |  | 28.1 | 3 | 136.715
24603 - FLORA - PARQUE CENTRAL LOS ROBLES | 869 | Indus | Escaleras T4 , piso 23 al 24 | 2026-01-21 | 2026-02-18 | 28 | 20.7 | 27.9 | 134.8 |  | 28.1 | 3 | 134.783
24603 - FLORA - PARQUE CENTRAL LOS ROBLES | 886 | Indus | Placa T3 , piso 26 , ejes 4 - 8 , / A - F | 2026-01-26 | 2026-02-23 | 28 | 20.7 | 32.7 | 158 | PLACA | 31.9 | 3 | 157.971
24603 - FLORA - PARQUE CENTRAL LOS ROBLES | 886 | Indus | Placa T3 , piso 26 , ejes 4 - 8 , / A - F | 2026-01-26 | 2026-02-23 | 28 | 20.7 | 31.3 | 151.2 | PLACA | 31.9 | 3 | 151.208
24603 - FLORA - PARQUE CENTRAL LOS ROBLES | 886 | Indus | Placa T3 , piso 26 , ejes 4 - 8 , / A - F | 2026-01-26 | 2026-02-23 | 28 | 20.7 | 31.7 | 153.1 | PLACA | 31.9 | 3 | 153.14
24603 - FLORA - PARQUE CENTRAL LOS ROBLES | 884 | Indus | Placa T3 , piso 26 , ejes 8 - 12 , / F - 2 | 2026-01-24 | 2026-02-21 | 28 | 20.7 | 34.4 | 166.2 | PLACA | 34.567 | 3 | 166.184
24603 - FLORA - PARQUE CENTRAL LOS ROBLES | 884 | Indus | Placa T3 , piso 26 , ejes 8 - 12 , / F - 2 | 2026-01-24 | 2026-02-21 | 28 | 20.7 | 34.8 | 168.1 | PLACA | 34.567 | 3 | 168.116
24603 - FLORA - PARQUE CENTRAL LOS ROBLES | 884 | Indus | Placa T3 , piso 26 , ejes 8 - 12 , / F - 2 | 2026-01-24 | 2026-02-21 | 28 | 20.7 | 34.5 | 166.7 | PLACA | 34.567 | 3 | 166.667
24603 - FLORA - PARQUE CENTRAL LOS ROBLES | 882 | Indus | Escaleras T3 , piso 24 y 23 | 2026-01-23 | 2026-02-20 | 28 | 20.7 | 28.9 | 139.6 |  | 28.633 | 3 | 139.614
24603 - FLORA - PARQUE CENTRAL LOS ROBLES | 882 | Indus | Escaleras T3 , piso 24 y 23 | 2026-01-23 | 2026-02-20 | 28 | 20.7 | 28.6 | 138.2 |  | 28.633 | 3 | 138.164
24603 - FLORA - PARQUE CENTRAL LOS ROBLES | 882 | Indus | Escaleras T3 , piso 24 y 23 | 2026-01-23 | 2026-02-20 | 28 | 20.7 | 28.4 | 137.2 |  | 28.633 | 3 | 137.198
24603 - FLORA - PARQUE CENTRAL LOS ROBLES | 861 | No especificado | Placa T3 , piso 25 , ejes 1 - 6 / G - 1 | 2026-01-17 | 2026-02-14 | 28 | 20.7 | 29.4 | 142 | PLACA | 28.967 | 3 | 142.029
24603 - FLORA - PARQUE CENTRAL LOS ROBLES | 861 | No especificado | Placa T3 , piso 25 , ejes 1 - 6 / G - 1 | 2026-01-17 | 2026-02-14 | 28 | 20.7 | 29 | 140.1 | PLACA | 28.967 | 3 | 140.097
24603 - FLORA - PARQUE CENTRAL LOS ROBLES | 861 | No especificado | Placa T3 , piso 25 , ejes 1 - 6 / G - 1 | 2026-01-17 | 2026-02-14 | 28 | 20.7 | 28.5 | 137.7 | PLACA | 28.967 | 3 | 137.681
24603 - FLORA - PARQUE CENTRAL LOS ROBLES | 856 | No especificado | Placa T3 , piso 25 , ejes 6 - 8 / 6 - 2 | 2026-01-15 | 2026-02-12 | 28 | 20.7 | 32.2 | 155.6 | PLACA | 31.833 | 3 | 155.556
24603 - FLORA - PARQUE CENTRAL LOS ROBLES | 856 | No especificado | Placa T3 , piso 25 , ejes 6 - 8 / 6 - 2 | 2026-01-15 | 2026-02-12 | 28 | 20.7 | 31.8 | 153.6 | PLACA | 31.833 | 3 | 153.623
24603 - FLORA - PARQUE CENTRAL LOS ROBLES | 856 | No especificado | Placa T3 , piso 25 , ejes 6 - 8 / 6 - 2 | 2026-01-15 | 2026-02-12 | 28 | 20.7 | 31.5 | 152.2 | PLACA | 31.833 | 3 | 152.174
24603 - FLORA - PARQUE CENTRAL LOS ROBLES | 855 | Tremie | Pilote 6 , comercio 1 , 4 , torre grua | 2026-01-14 | 2026-02-11 | 28 | 20.7 | 26.2 | 126.6 |  | 26.133 | 3 | 126.57
24603 - FLORA - PARQUE CENTRAL LOS ROBLES | 855 | Tremie | Pilote 6 , comercio 1 , 4 , torre grua | 2026-01-14 | 2026-02-11 | 28 | 20.7 | 26.5 | 128 |  | 26.133 | 3 | 128.019
24603 - FLORA - PARQUE CENTRAL LOS ROBLES | 855 | Tremie | Pilote 6 , comercio 1 , 4 , torre grua | 2026-01-14 | 2026-02-11 | 28 | 20.7 | 25.7 | 124.2 |  | 26.133 | 3 | 124.155
24603 - FLORA - PARQUE CENTRAL LOS ROBLES | 867 | No especificado | Placa T4 - Piso 26 - ejes 5 - 10 / G - L | 2026-01-20 | 2026-02-17 | 28 | 20.7 | 30.9 | 149.3 | PLACA | 30.7 | 3 | 149.275
24603 - FLORA - PARQUE CENTRAL LOS ROBLES | 867 | No especificado | Placa T4 - Piso 26 - ejes 5 - 10 / G - L | 2026-01-20 | 2026-02-17 | 28 | 20.7 | 30.5 | 147.3 | PLACA | 30.7 | 3 | 147.343
24603 - FLORA - PARQUE CENTRAL LOS ROBLES | 867 | No especificado | Placa T4 - Piso 26 - ejes 5 - 10 / G - L | 2026-01-20 | 2026-02-17 | 28 | 20.7 | 30.7 | 148.3 | PLACA | 30.7 | 3 | 148.309
24603 - FLORA - PARQUE CENTRAL LOS ROBLES | 864 | No especificado | Placa T4 - Piso 25 - ejes 1 - 4 / G - L | 2026-01-19 | 2026-02-16 | 28 | 20.7 | 30.2 | 145.9 | PLACA | 30.233 | 3 | 145.894
24603 - FLORA - PARQUE CENTRAL LOS ROBLES | 864 | No especificado | Placa T4 - Piso 25 - ejes 1 - 4 / G - L | 2026-01-19 | 2026-02-16 | 28 | 20.7 | 30 | 144.9 | PLACA | 30.233 | 3 | 144.928
24603 - FLORA - PARQUE CENTRAL LOS ROBLES | 864 | No especificado | Placa T4 - Piso 25 - ejes 1 - 4 / G - L | 2026-01-19 | 2026-02-16 | 28 | 20.7 | 30.5 | 147.3 | PLACA | 30.233 | 3 | 147.343
24603 - FLORA - PARQUE CENTRAL LOS ROBLES | 854 | Tremie | Pilote torre grua 2 y 3 | 2026-01-13 | 2026-02-10 | 28 | 20.7 | 21.6 | 104.3 |  | 21.1 | 3 | 104.348
24603 - FLORA - PARQUE CENTRAL LOS ROBLES | 854 | Tremie | Pilote torre grua 2 y 3 | 2026-01-13 | 2026-02-10 | 28 | 20.7 | 20.8 | 100.5 |  | 21.1 | 3 | 100.483
24603 - FLORA - PARQUE CENTRAL LOS ROBLES | 854 | Tremie | Pilote torre grua 2 y 3 | 2026-01-13 | 2026-02-10 | 28 | 20.7 | 20.9 | 101 |  | 21.1 | 3 | 100.966
24603 - FLORA - PARQUE CENTRAL LOS ROBLES | 852 | Tremie | Pilote 3 comercio 1 | 2026-01-08 | 2026-02-05 | 28 | 20.7 | 27.9 | 134.8 |  | 27.433 | 3 | 134.783
24603 - FLORA - PARQUE CENTRAL LOS ROBLES | 852 | Tremie | Pilote 3 comercio 1 | 2026-01-08 | 2026-02-05 | 28 | 20.7 | 27.1 | 130.9 |  | 27.433 | 3 | 130.918
24603 - FLORA - PARQUE CENTRAL LOS ROBLES | 852 | Tremie | Pilote 3 comercio 1 | 2026-01-08 | 2026-02-05 | 28 | 20.7 | 27.3 | 131.9 |  | 27.433 | 3 | 131.884
24603 - FLORA - PARQUE CENTRAL LOS ROBLES | 851 | Tremie | Barrete M02 plataforma 1 | 2026-01-07 | 2026-02-04 | 28 | 20.7 | 20.2 | 97.6 |  | 20.333 | 3 | 97.585
24603 - FLORA - PARQUE CENTRAL LOS ROBLES | 851 | Tremie | Barrete M02 plataforma 1 | 2026-01-07 | 2026-02-04 | 28 | 20.7 | 20.5 | 99 |  | 20.333 | 3 | 99.034
24603 - FLORA - PARQUE CENTRAL LOS ROBLES | 851 | Tremie | Barrete M02 plataforma 1 | 2026-01-07 | 2026-02-04 | 28 | 20.7 | 20.3 | 98.1 |  | 20.333 | 3 | 98.068
24603 - FLORA - PARQUE CENTRAL LOS ROBLES | 850 | Tremie | Pilote 5 comercio 1 | 2026-01-06 | 2026-02-03 | 28 | 20.7 | 25.7 | 124.2 |  | 25.7 | 3 | 124.155
24603 - FLORA - PARQUE CENTRAL LOS ROBLES | 850 | Tremie | Pilote 5 comercio 1 | 2026-01-06 | 2026-02-03 | 28 | 20.7 | 26.1 | 126.1 |  | 25.7 | 3 | 126.087
24603 - FLORA - PARQUE CENTRAL LOS ROBLES | 850 | Tremie | Pilote 5 comercio 1 | 2026-01-06 | 2026-02-03 | 28 | 20.7 | 25.3 | 122.2 |  | 25.7 | 3 | 122.222
24603 - FLORA - PARQUE CENTRAL LOS ROBLES | 849 | Tremie | Barrete M60 plataforma 1 | 2026-01-03 | 2026-01-31 | 28 | 20.7 | 41.5 | 133.9 |  | 40.9 | 3 | 200.483
24603 - FLORA - PARQUE CENTRAL LOS ROBLES | 849 | Tremie | Barrete M60 plataforma 1 | 2026-01-03 | 2026-01-31 | 28 | 20.7 | 40.4 | 130.3 |  | 40.9 | 3 | 195.169
24603 - FLORA - PARQUE CENTRAL LOS ROBLES | 849 | Tremie | Barrete M60 plataforma 1 | 2026-01-03 | 2026-01-31 | 28 | 20.7 | 40.8 | 131.6 |  | 40.9 | 3 | 197.101
24603 - FLORA - PARQUE CENTRAL LOS ROBLES | 846 | Tremie | Pantalla M61 Plataforma 1 | 2025-12-29 | 2026-01-26 | 28 | 20.7 | 26.4 | 127.5 |  | 25.967 | 3 | 127.536
24603 - FLORA - PARQUE CENTRAL LOS ROBLES | 846 | Tremie | Pantalla M61 Plataforma 1 | 2025-12-29 | 2026-01-26 | 28 | 20.7 | 25.6 | 123.7 |  | 25.967 | 3 | 123.671
24603 - FLORA - PARQUE CENTRAL LOS ROBLES | 846 | Tremie | Pantalla M61 Plataforma 1 | 2025-12-29 | 2026-01-26 | 28 | 20.7 | 25.9 | 125.1 |  | 25.967 | 3 | 125.121
24603 - FLORA - PARQUE CENTRAL LOS ROBLES | 844 | Tremie | Pantalla H01 - plataforma 1 | 2025-12-26 | 2026-01-23 | 28 | 20.7 | 28.9 | 139.6 |  | 28.333 | 3 | 139.614
24603 - FLORA - PARQUE CENTRAL LOS ROBLES | 844 | Tremie | Pantalla H01 - plataforma 1 | 2025-12-26 | 2026-01-23 | 28 | 20.7 | 27.9 | 134.8 |  | 28.333 | 3 | 134.783
24603 - FLORA - PARQUE CENTRAL LOS ROBLES | 844 | Tremie | Pantalla H01 - plataforma 1 | 2025-12-26 | 2026-01-23 | 28 | 20.7 | 28.2 | 136.2 |  | 28.333 | 3 | 136.232
24603 - FLORA - PARQUE CENTRAL LOS ROBLES | 841 | Tremie | Pantalla H60 | 2025-12-23 | 2026-01-20 | 28 | 20.7 | 26.8 | 129.5 |  | 27.067 | 3 | 129.469
24603 - FLORA - PARQUE CENTRAL LOS ROBLES | 841 | Tremie | Pantalla H60 | 2025-12-23 | 2026-01-20 | 28 | 20.7 | 27.1 | 130.9 |  | 27.067 | 3 | 130.918
24603 - FLORA - PARQUE CENTRAL LOS ROBLES | 841 | Tremie | Pantalla H60 | 2025-12-23 | 2026-01-20 | 28 | 20.7 | 27.3 | 131.9 |  | 27.067 | 3 | 131.884
24603 - FLORA - PARQUE CENTRAL LOS ROBLES | 840 | Tremie | Pantalla M58 plataforma 1 | 2025-12-20 | 2026-01-17 | 28 | 20.7 | 29.2 | 141.1 |  | 28.833 | 3 | 141.063
24603 - FLORA - PARQUE CENTRAL LOS ROBLES | 840 | Tremie | Pantalla M58 plataforma 1 | 2025-12-20 | 2026-01-17 | 28 | 20.7 | 28.8 | 139.1 |  | 28.833 | 3 | 139.13
24603 - FLORA - PARQUE CENTRAL LOS ROBLES | 840 | Tremie | Pantalla M58 plataforma 1 | 2025-12-20 | 2026-01-17 | 28 | 20.7 | 28.5 | 137.7 |  | 28.833 | 3 | 137.681
24603 - FLORA - PARQUE CENTRAL LOS ROBLES | 826 | Indus | Placa T3 piso 25 ejes 1 - 3 / A - F y ejes 10 - 12 A - L piso 25 T4 | 2025-12-17 | 2026-01-14 | 28 | 20.7 | 32.4 | 156.5 | PLACA | 31.933 | 3 | 156.522
24603 - FLORA - PARQUE CENTRAL LOS ROBLES | 826 | Indus | Placa T3 piso 25 ejes 1 - 3 / A - F y ejes 10 - 12 A - L piso 25 T4 | 2025-12-17 | 2026-01-14 | 28 | 20.7 | 31.5 | 152.2 | PLACA | 31.933 | 3 | 152.174
24603 - FLORA - PARQUE CENTRAL LOS ROBLES | 826 | Indus | Placa T3 piso 25 ejes 1 - 3 / A - F y ejes 10 - 12 A - L piso 25 T4 | 2025-12-17 | 2026-01-14 | 28 | 20.7 | 31.9 | 154.1 | PLACA | 31.933 | 3 | 154.106
24603 - FLORA - PARQUE CENTRAL LOS ROBLES | 824 | Tremix | Pantalla H57 planta plataforma 1 | 2025-12-16 | 2026-01-13 | 28 | 20.7 | 28 | 135.3 |  | 27.633 | 3 | 135.266
24603 - FLORA - PARQUE CENTRAL LOS ROBLES | 824 | Tremix | Pantalla H57 planta plataforma 1 | 2025-12-16 | 2026-01-13 | 28 | 20.7 | 27.3 | 131.9 |  | 27.633 | 3 | 131.884
24603 - FLORA - PARQUE CENTRAL LOS ROBLES | 824 | Tremix | Pantalla H57 planta plataforma 1 | 2025-12-16 | 2026-01-13 | 28 | 20.7 | 27.6 | 133.3 |  | 27.633 | 3 | 133.333
24603 - FLORA - PARQUE CENTRAL LOS ROBLES | 817 | Tremie | Pantalla M54 - T1 | 2025-12-15 | 2026-01-12 | 28 | 20.7 | 31 | 149.8 |  | 30.967 | 3 | 149.758
24603 - FLORA - PARQUE CENTRAL LOS ROBLES | 817 | Tremie | Pantalla M54 - T1 | 2025-12-15 | 2026-01-12 | 28 | 20.7 | 31 | 149.8 |  | 30.967 | 3 | 149.758
24603 - FLORA - PARQUE CENTRAL LOS ROBLES | 817 | Tremie | Pantalla M54 - T1 | 2025-12-15 | 2026-01-12 | 28 | 20.7 | 30.9 | 149.3 |  | 30.967 | 3 | 149.275
24603 - FLORA - PARQUE CENTRAL LOS ROBLES | 832 | Tremie | Barrete M56 | 2025-12-19 | 2026-01-16 | 28 | 20.7 | 27.2 | 131.4 |  | 27.533 | 3 | 131.401
24603 - FLORA - PARQUE CENTRAL LOS ROBLES | 832 | Tremie | Barrete M56 | 2025-12-19 | 2026-01-16 | 28 | 20.7 | 27.6 | 133.3 |  | 27.533 | 3 | 133.333
24603 - FLORA - PARQUE CENTRAL LOS ROBLES | 832 | Tremie | Barrete M56 | 2025-12-19 | 2026-01-16 | 28 | 20.7 | 27.8 | 134.3 |  | 27.533 | 3 | 134.3
24603 - FLORA - PARQUE CENTRAL LOS ROBLES | 828 | IN | Placa T4 piso 25 ejes 1 - 4 / F - G y ejes 8 - 12 / A - F piso 25 T3 | 2025-12-18 | 2026-01-15 | 28 | 20.7 | 32.2 | 155.6 | PLACA | 31.767 | 3 | 155.556
24603 - FLORA - PARQUE CENTRAL LOS ROBLES | 828 | IN | Placa T4 piso 25 ejes 1 - 4 / F - G y ejes 8 - 12 / A - F piso 25 T3 | 2025-12-18 | 2026-01-15 | 28 | 20.7 | 31.4 | 151.7 | PLACA | 31.767 | 3 | 151.691
24603 - FLORA - PARQUE CENTRAL LOS ROBLES | 828 | IN | Placa T4 piso 25 ejes 1 - 4 / F - G y ejes 8 - 12 / A - F piso 25 T3 | 2025-12-18 | 2026-01-15 | 28 | 20.7 | 31.7 | 153.1 | PLACA | 31.767 | 3 | 153.14
24603 - FLORA - PARQUE CENTRAL LOS ROBLES | 822 | Indus | Placa T3 piso 22 ejes 3 - 10 / G - L | 2025-12-16 | 2026-01-13 | 28 | 20.7 | 32.5 | 157 | PLACA | 32.467 | 3 | 157.005
24603 - FLORA - PARQUE CENTRAL LOS ROBLES | 822 | Indus | Placa T3 piso 22 ejes 3 - 10 / G - L | 2025-12-16 | 2026-01-13 | 28 | 20.7 | 32.9 | 158.9 | PLACA | 32.467 | 3 | 158.937
24603 - FLORA - PARQUE CENTRAL LOS ROBLES | 822 | Indus | Placa T3 piso 22 ejes 3 - 10 / G - L | 2025-12-16 | 2026-01-13 | 28 | 20.7 | 32 | 154.6 | PLACA | 32.467 | 3 | 154.589
24603 - FLORA - PARQUE CENTRAL LOS ROBLES | 820 | Ptico | Placa piso 2 ejes 2 - 3 / A - C comercio 2 | 2025-12-16 | 2026-01-13 | 28 | 20.7 | 36.8 | 177.8 | PLACA | 36.733 | 3 | 177.778
24603 - FLORA - PARQUE CENTRAL LOS ROBLES | 820 | Ptico | Placa piso 2 ejes 2 - 3 / A - C comercio 2 | 2025-12-16 | 2026-01-13 | 28 | 20.7 | 37.2 | 179.7 | PLACA | 36.733 | 3 | 179.71
24603 - FLORA - PARQUE CENTRAL LOS ROBLES | 820 | Ptico | Placa piso 2 ejes 2 - 3 / A - C comercio 2 | 2025-12-16 | 2026-01-13 | 28 | 20.7 | 36.2 | 174.9 | PLACA | 36.733 | 3 | 174.879
24603 - FLORA - PARQUE CENTRAL LOS ROBLES | 818 | Indus | Placa piso 25, T4, ejes 8 - 10 / A - F | 2025-12-15 | 2026-01-12 | 28 | 20.7 | 32.4 | 156.5 | PLACA | 32.267 | 3 | 156.522
24603 - FLORA - PARQUE CENTRAL LOS ROBLES | 818 | Indus | Placa piso 25, T4, ejes 8 - 10 / A - F | 2025-12-15 | 2026-01-12 | 28 | 20.7 | 32.7 | 158 | PLACA | 32.267 | 3 | 157.971
24603 - FLORA - PARQUE CENTRAL LOS ROBLES | 818 | Indus | Placa piso 25, T4, ejes 8 - 10 / A - F | 2025-12-15 | 2026-01-12 | 28 | 20.7 | 31.7 | 153.1 | PLACA | 32.267 | 3 | 153.14
24603 - FLORA - PARQUE CENTRAL LOS ROBLES | 794 | Tremie | Pantalla H51, plataforma 1 | 2025-12-04 | 2026-01-01 | 28 | 20.7 | 27.9 | 134.8 |  | 27.367 | 3 | 134.783
24603 - FLORA - PARQUE CENTRAL LOS ROBLES | 794 | Tremie | Pantalla H51, plataforma 1 | 2025-12-04 | 2026-01-01 | 28 | 20.7 | 26.9 | 130 |  | 27.367 | 3 | 129.952
24603 - FLORA - PARQUE CENTRAL LOS ROBLES | 794 | Tremie | Pantalla H51, plataforma 1 | 2025-12-04 | 2026-01-01 | 28 | 20.7 | 27.3 | 131.9 |  | 27.367 | 3 | 131.884
24603 - FLORA - PARQUE CENTRAL LOS ROBLES | 793 | Plástico | Cimentación ejes D - E / 6 - 8, sótano plataforma 1 | 2025-12-04 | 2026-01-01 | 28 | 20.7 | 30.4 | 146.9 |  | 30.333 | 3 | 146.86
24603 - FLORA - PARQUE CENTRAL LOS ROBLES | 793 | Plástico | Cimentación ejes D - E / 6 - 8, sótano plataforma 1 | 2025-12-04 | 2026-01-01 | 28 | 20.7 | 30.7 | 148.3 |  | 30.333 | 3 | 148.309
24603 - FLORA - PARQUE CENTRAL LOS ROBLES | 793 | Plástico | Cimentación ejes D - E / 6 - 8, sótano plataforma 1 | 2025-12-04 | 2026-01-01 | 28 | 20.7 | 29.9 | 144.4 |  | 30.333 | 3 | 144.444
24603 - FLORA - PARQUE CENTRAL LOS ROBLES | 790 | Tremie | Barrete M48, plataforma 1 | 2025-12-03 | 2025-12-31 | 28 | 20.7 | 33.1 | 159.9 |  | 32.8 | 3 | 159.903
24603 - FLORA - PARQUE CENTRAL LOS ROBLES | 790 | Tremie | Barrete M48, plataforma 1 | 2025-12-03 | 2025-12-31 | 28 | 20.7 | 32.5 | 157 |  | 32.8 | 3 | 157.005
24603 - FLORA - PARQUE CENTRAL LOS ROBLES | 790 | Tremie | Barrete M48, plataforma 1 | 2025-12-03 | 2025-12-31 | 28 | 20.7 | 32.8 | 158.5 |  | 32.8 | 3 | 158.454
24603 - FLORA - PARQUE CENTRAL LOS ROBLES | 789 | Autoco | Columnas diagonales ejes 3 / A - C, piso comercio 2 | 2025-12-03 | 2025-12-31 | 28 | 20.7 | 29 | 140.1 |  | 28.933 | 3 | 140.097
24603 - FLORA - PARQUE CENTRAL LOS ROBLES | 789 | Autoco | Columnas diagonales ejes 3 / A - C, piso comercio 2 | 2025-12-03 | 2025-12-31 | 28 | 20.7 | 29.4 | 142 |  | 28.933 | 3 | 142.029
24603 - FLORA - PARQUE CENTRAL LOS ROBLES | 789 | Autoco | Columnas diagonales ejes 3 / A - C, piso comercio 2 | 2025-12-03 | 2025-12-31 | 28 | 20.7 | 28.4 | 137.2 |  | 28.933 | 3 | 137.198
24603 - FLORA - PARQUE CENTRAL LOS ROBLES | 805 | Tremie | Pantalla M50 plataforma 1 | 2025-12-10 | 2026-01-07 | 28 | 20.7 | 29 | 140.1 |  | 28.367 | 3 | 140.097
24603 - FLORA - PARQUE CENTRAL LOS ROBLES | 805 | Tremie | Pantalla M50 plataforma 1 | 2025-12-10 | 2026-01-07 | 28 | 20.7 | 28.1 | 135.7 |  | 28.367 | 3 | 135.749
24603 - FLORA - PARQUE CENTRAL LOS ROBLES | 805 | Tremie | Pantalla M50 plataforma 1 | 2025-12-10 | 2026-01-07 | 28 | 20.7 | 28 | 135.3 |  | 28.367 | 3 | 135.266
24603 - FLORA - PARQUE CENTRAL LOS ROBLES | 802 | Tremie | Barrete M52, plataforma 1 | 2025-12-09 | 2026-01-06 | 28 | 20.7 | 20.7 | 100 |  | 21.167 | 3 | 100
24603 - FLORA - PARQUE CENTRAL LOS ROBLES | 802 | Tremie | Barrete M52, plataforma 1 | 2025-12-09 | 2026-01-06 | 28 | 20.7 | 21.1 | 101.9 |  | 21.167 | 3 | 101.932
24603 - FLORA - PARQUE CENTRAL LOS ROBLES | 802 | Tremie | Barrete M52, plataforma 1 | 2025-12-09 | 2026-01-06 | 28 | 20.7 | 21.7 | 104.8 |  | 21.167 | 3 | 104.831
24603 - FLORA - PARQUE CENTRAL LOS ROBLES | 809 | Tremie | Pantalla #55, plataforma 1 | 2025-12-12 | 2026-01-09 | 28 | 20.7 | 26.4 | 127.5 |  | 25.867 | 3 | 127.536
24603 - FLORA - PARQUE CENTRAL LOS ROBLES | 809 | Tremie | Pantalla #55, plataforma 1 | 2025-12-12 | 2026-01-09 | 28 | 20.7 | 25.6 | 123.7 |  | 25.867 | 3 | 123.671
24603 - FLORA - PARQUE CENTRAL LOS ROBLES | 809 | Tremie | Pantalla #55, plataforma 1 | 2025-12-12 | 2026-01-09 | 28 | 20.7 | 25.6 | 123.7 |  | 25.867 | 3 | 123.671
24603 - FLORA - PARQUE CENTRAL LOS ROBLES | 807 | Tremie | Pantalla # 59, plataforma 1 | 2025-12-11 | 2026-01-08 | 28 | 20.7 | 27.4 | 132.4 |  | 26.967 | 3 | 132.367
24603 - FLORA - PARQUE CENTRAL LOS ROBLES | 807 | Tremie | Pantalla # 59, plataforma 1 | 2025-12-11 | 2026-01-08 | 28 | 20.7 | 26.7 | 129 |  | 26.967 | 3 | 128.986
24603 - FLORA - PARQUE CENTRAL LOS ROBLES | 807 | Tremie | Pantalla # 59, plataforma 1 | 2025-12-11 | 2026-01-08 | 28 | 20.7 | 26.8 | 129.5 |  | 26.967 | 3 | 129.469
24603 - FLORA - PARQUE CENTRAL LOS ROBLES | 837 | C.FLUIDO | Columnas piso 2, comercio 2, ejes 3 / A-C | 2025-12-20 | 2026-01-17 | 28 | 20.7 | 26.6 | 128.5 |  | 26.2 | 3 | 128.502
24603 - FLORA - PARQUE CENTRAL LOS ROBLES | 837 | C.FLUIDO | Columnas piso 2, comercio 2, ejes 3 / A-C | 2025-12-20 | 2026-01-17 | 28 | 20.7 | 26.2 | 126.6 |  | 26.2 | 3 | 126.57
24603 - FLORA - PARQUE CENTRAL LOS ROBLES | 837 | C.FLUIDO | Columnas piso 2, comercio 2, ejes 3 / A-C | 2025-12-20 | 2026-01-17 | 28 | 20.7 | 25.8 | 124.6 |  | 26.2 | 3 | 124.638
24603 - FLORA - PARQUE CENTRAL LOS ROBLES | 836 | PTICO | Cimentación plataforma 1, ejes 6-8 A-L | 2025-12-20 | 2026-01-17 | 28 | 20.7 | 26.9 | 130 |  | 27.1 | 3 | 129.952
24603 - FLORA - PARQUE CENTRAL LOS ROBLES | 836 | PTICO | Cimentación plataforma 1, ejes 6-8 A-L | 2025-12-20 | 2026-01-17 | 28 | 20.7 | 27.7 | 133.8 |  | 27.1 | 3 | 133.816
24603 - FLORA - PARQUE CENTRAL LOS ROBLES | 836 | PTICO | Cimentación plataforma 1, ejes 6-8 A-L | 2025-12-20 | 2026-01-17 | 28 | 20.7 | 26.7 | 129 |  | 27.1 | 3 | 128.986
24603 - FLORA - PARQUE CENTRAL LOS ROBLES | 834 | INDUS | Placa T3, piso 25, ejes 1-8, / G-L | 2025-12-19 | 2026-01-16 | 28 | 20.7 | 31.1 | 150.2 | PLACA | 30.933 | 3 | 150.242
24603 - FLORA - PARQUE CENTRAL LOS ROBLES | 834 | INDUS | Placa T3, piso 25, ejes 1-8, / G-L | 2025-12-19 | 2026-01-16 | 28 | 20.7 | 30.3 | 146.4 | PLACA | 30.933 | 3 | 146.377
24603 - FLORA - PARQUE CENTRAL LOS ROBLES | 834 | INDUS | Placa T3, piso 25, ejes 1-8, / G-L | 2025-12-19 | 2026-01-16 | 28 | 20.7 | 31.4 | 151.7 | PLACA | 30.933 | 3 | 151.691
24603 - FLORA - PARQUE CENTRAL LOS ROBLES | G-23 - G-24 | No especificado | Grouting torre 3 piso 6 | 2025-12-23 | 2026-01-20 | 28 | 12.5 | 21.2 | 169.6 |  | 20.967 | 3 | 169.6
24603 - FLORA - PARQUE CENTRAL LOS ROBLES | G-23 - G-24 | No especificado | Grouting torre 3 piso 6 | 2025-12-23 | 2026-01-20 | 28 | 12.5 | 21 | 168 |  | 20.967 | 3 | 168
24603 - FLORA - PARQUE CENTRAL LOS ROBLES | G-23 - G-24 | No especificado | Grouting torre 3 piso 6 | 2025-12-23 | 2026-01-20 | 28 | 12.5 | 20.7 | 165.6 |  | 20.967 | 3 | 165.6
24603 - FLORA - PARQUE CENTRAL LOS ROBLES | M106 | No especificado | Piso 27 torre 3 | 2026-05-11 | 2026-06-08 | 28 | 10 | 17 | 170 |  | 16.733 | 3 | 170
24603 - FLORA - PARQUE CENTRAL LOS ROBLES | M106 | No especificado | Piso 27 torre 3 | 2026-05-11 | 2026-06-08 | 28 | 10 | 16.5 | 165 |  | 16.733 | 3 | 165
24603 - FLORA - PARQUE CENTRAL LOS ROBLES | M106 | No especificado | Piso 27 torre 3 | 2026-05-11 | 2026-06-08 | 28 | 10 | 16.7 | 167 |  | 16.733 | 3 | 167
24603 - FLORA - PARQUE CENTRAL LOS ROBLES | G106 | No especificado | Piso 27 torre 3 | 2026-05-11 | 2026-06-08 | 28 | 10 | 18.3 | 183 |  | 18.733 | 3 | 183
24603 - FLORA - PARQUE CENTRAL LOS ROBLES | G106 | No especificado | Piso 27 torre 3 | 2026-05-11 | 2026-06-08 | 28 | 10 | 18.9 | 189 |  | 18.733 | 3 | 189
24603 - FLORA - PARQUE CENTRAL LOS ROBLES | G106 | No especificado | Piso 27 torre 3 | 2026-05-11 | 2026-06-08 | 28 | 10 | 19 | 190 |  | 18.733 | 3 | 190
24603 - FLORA - PARQUE CENTRAL LOS ROBLES | M105 | No especificado | Piso 27 torre 3 | 2026-05-11 | 2026-06-08 | 28 | 10 | 18.9 | 189 |  | 18.5 | 3 | 189
24603 - FLORA - PARQUE CENTRAL LOS ROBLES | M105 | No especificado | Piso 27 torre 3 | 2026-05-11 | 2026-06-08 | 28 | 10 | 18.2 | 182 |  | 18.5 | 3 | 182
24603 - FLORA - PARQUE CENTRAL LOS ROBLES | M105 | No especificado | Piso 27 torre 3 | 2026-05-11 | 2026-06-08 | 28 | 10 | 18.4 | 184 |  | 18.5 | 3 | 184
24603 - FLORA - PARQUE CENTRAL LOS ROBLES | G105 | No especificado | Piso 27 torre 3 | 2026-05-11 | 2026-06-08 | 28 | 10 | 19.6 | 196 |  | 19.667 | 3 | 196
24603 - FLORA - PARQUE CENTRAL LOS ROBLES | G105 | No especificado | Piso 27 torre 3 | 2026-05-11 | 2026-06-08 | 28 | 10 | 19.7 | 197 |  | 19.667 | 3 | 197
24603 - FLORA - PARQUE CENTRAL LOS ROBLES | G105 | No especificado | Piso 27 torre 3 | 2026-05-11 | 2026-06-08 | 28 | 10 | 19.7 | 197 |  | 19.667 | 3 | 197
24603 - FLORA - PARQUE CENTRAL LOS ROBLES | M108 | No especificado | Piso 27 Torre 4 | 2026-05-13 | 2026-06-10 | 28 | 10 | 16.7 | 167 |  | 16.4 | 3 | 167
24603 - FLORA - PARQUE CENTRAL LOS ROBLES | M108 | No especificado | Piso 27 Torre 4 | 2026-05-13 | 2026-06-10 | 28 | 10 | 16.2 | 162 |  | 16.4 | 3 | 162
24603 - FLORA - PARQUE CENTRAL LOS ROBLES | M108 | No especificado | Piso 27 Torre 4 | 2026-05-13 | 2026-06-10 | 28 | 10 | 16.3 | 163 |  | 16.4 | 3 | 163
24603 - FLORA - PARQUE CENTRAL LOS ROBLES | G108 | No especificado | Piso 27 Torre 4 | 2026-05-13 | 2026-06-10 | 28 | 10 | 18.3 | 183 |  | 17.933 | 3 | 183
24603 - FLORA - PARQUE CENTRAL LOS ROBLES | G108 | No especificado | Piso 27 Torre 4 | 2026-05-13 | 2026-06-10 | 28 | 10 | 17.7 | 177 |  | 17.933 | 3 | 177
24603 - FLORA - PARQUE CENTRAL LOS ROBLES | G108 | No especificado | Piso 27 Torre 4 | 2026-05-13 | 2026-06-10 | 28 | 10 | 17.8 | 178 |  | 17.933 | 3 | 178
24603 - FLORA - PARQUE CENTRAL LOS ROBLES | M107 | No especificado | Piso 27 Torre 4 | 2026-05-13 | 2026-06-10 | 28 | 10 | 16 | 160 |  | 15.9 | 3 | 160
24603 - FLORA - PARQUE CENTRAL LOS ROBLES | M107 | No especificado | Piso 27 Torre 4 | 2026-05-13 | 2026-06-10 | 28 | 10 | 15.3 | 153 |  | 15.9 | 3 | 153
24603 - FLORA - PARQUE CENTRAL LOS ROBLES | M107 | No especificado | Piso 27 Torre 4 | 2026-05-13 | 2026-06-10 | 28 | 10 | 16.4 | 164 |  | 15.9 | 3 | 164
24603 - FLORA - PARQUE CENTRAL LOS ROBLES | G107 | No especificado | Piso 27 Torre 4 | 2026-05-13 | 2026-06-10 | 28 | 10 | 17.8 | 178 |  | 17.433 | 3 | 178
24603 - FLORA - PARQUE CENTRAL LOS ROBLES | G107 | No especificado | Piso 27 Torre 4 | 2026-05-13 | 2026-06-10 | 28 | 10 | 17.2 | 172 |  | 17.433 | 3 | 172
24603 - FLORA - PARQUE CENTRAL LOS ROBLES | G107 | No especificado | Piso 27 Torre 4 | 2026-05-13 | 2026-06-10 | 28 | 10 | 17.3 | 173 |  | 17.433 | 3 | 173
24603 - FLORA - PARQUE CENTRAL LOS ROBLES | M - 104 | No especificado | Piso 26 - T4 | 2026-05-08 | 2026-06-05 | 28 | 10 | 19.5 | 195 |  | 19.167 | 3 | 195
24603 - FLORA - PARQUE CENTRAL LOS ROBLES | M - 104 | No especificado | Piso 26 - T4 | 2026-05-08 | 2026-06-05 | 28 | 10 | 18.9 | 189 |  | 19.167 | 3 | 189
24603 - FLORA - PARQUE CENTRAL LOS ROBLES | M - 104 | No especificado | Piso 26 - T4 | 2026-05-08 | 2026-06-05 | 28 | 10 | 19.1 | 191 |  | 19.167 | 3 | 191
24603 - FLORA - PARQUE CENTRAL LOS ROBLES | G - 104 | No especificado | Piso 26 - T4 | 2026-05-08 | 2026-06-05 | 28 | 10 | 18.8 | 188 |  | 19.133 | 3 | 188
24603 - FLORA - PARQUE CENTRAL LOS ROBLES | G - 104 | No especificado | Piso 26 - T4 | 2026-05-08 | 2026-06-05 | 28 | 10 | 19 | 190 |  | 19.133 | 3 | 190
24603 - FLORA - PARQUE CENTRAL LOS ROBLES | G - 104 | No especificado | Piso 26 - T4 | 2026-05-08 | 2026-06-05 | 28 | 10 | 19.6 | 196 |  | 19.133 | 3 | 196
24603 - FLORA - PARQUE CENTRAL LOS ROBLES | M - 103 | No especificado | Piso 26 - T4 | 2026-05-08 | 2026-06-05 | 28 | 10 | 18 | 180 |  | 17.6 | 3 | 180
24603 - FLORA - PARQUE CENTRAL LOS ROBLES | M - 103 | No especificado | Piso 26 - T4 | 2026-05-08 | 2026-06-05 | 28 | 10 | 17.3 | 173 |  | 17.6 | 3 | 173
24603 - FLORA - PARQUE CENTRAL LOS ROBLES | M - 103 | No especificado | Piso 26 - T4 | 2026-05-08 | 2026-06-05 | 28 | 10 | 17.5 | 175 |  | 17.6 | 3 | 175
24603 - FLORA - PARQUE CENTRAL LOS ROBLES | G - 103 | No especificado | Piso 26 - T4 | 2026-05-08 | 2026-06-05 | 28 | 10 | 17.7 | 177 |  | 17.667 | 3 | 177
24603 - FLORA - PARQUE CENTRAL LOS ROBLES | G - 103 | No especificado | Piso 26 - T4 | 2026-05-08 | 2026-06-05 | 28 | 10 | 17.5 | 175 |  | 17.667 | 3 | 175
24603 - FLORA - PARQUE CENTRAL LOS ROBLES | G - 103 | No especificado | Piso 26 - T4 | 2026-05-08 | 2026-06-05 | 28 | 10 | 17.8 | 178 |  | 17.667 | 3 | 178
24603 - FLORA - PARQUE CENTRAL LOS ROBLES | M - 102 | No especificado | Piso 26 - T3 | 2026-05-07 | 2026-06-04 | 28 | 10 | 14.8 | 148 |  | 14.7 | 3 | 148
24603 - FLORA - PARQUE CENTRAL LOS ROBLES | M - 102 | No especificado | Piso 26 - T3 | 2026-05-07 | 2026-06-04 | 28 | 10 | 14.4 | 144 |  | 14.7 | 3 | 144
24603 - FLORA - PARQUE CENTRAL LOS ROBLES | M - 102 | No especificado | Piso 26 - T3 | 2026-05-07 | 2026-06-04 | 28 | 10 | 14.9 | 149 |  | 14.7 | 3 | 149
24603 - FLORA - PARQUE CENTRAL LOS ROBLES | G - 102 | No especificado | Piso 26 - T3 | 2026-05-07 | 2026-06-04 | 28 | 10 | 17.5 | 175 |  | 17.433 | 3 | 175
24603 - FLORA - PARQUE CENTRAL LOS ROBLES | G - 102 | No especificado | Piso 26 - T3 | 2026-05-07 | 2026-06-04 | 28 | 10 | 17.6 | 176 |  | 17.433 | 3 | 176
24603 - FLORA - PARQUE CENTRAL LOS ROBLES | G - 102 | No especificado | Piso 26 - T3 | 2026-05-07 | 2026-06-04 | 28 | 10 | 17.2 | 172 |  | 17.433 | 3 | 172
24603 - FLORA - PARQUE CENTRAL LOS ROBLES | M - 101 | No especificado | Piso 26 - T3 | 2026-05-06 | 2026-06-03 | 28 | 10 | 16.5 | 165 |  | 16.467 | 3 | 165
24603 - FLORA - PARQUE CENTRAL LOS ROBLES | M - 101 | No especificado | Piso 26 - T3 | 2026-05-06 | 2026-06-03 | 28 | 10 | 16.3 | 163 |  | 16.467 | 3 | 163
24603 - FLORA - PARQUE CENTRAL LOS ROBLES | M - 101 | No especificado | Piso 26 - T3 | 2026-05-06 | 2026-06-03 | 28 | 10 | 16.6 | 166 |  | 16.467 | 3 | 166
24603 - FLORA - PARQUE CENTRAL LOS ROBLES | G - 101 | No especificado | Piso 26 - T3 | 2026-05-06 | 2026-06-03 | 28 | 10 | 17.2 | 172 |  | 17.333 | 3 | 172
24603 - FLORA - PARQUE CENTRAL LOS ROBLES | G - 101 | No especificado | Piso 26 - T3 | 2026-05-06 | 2026-06-03 | 28 | 10 | 17.1 | 171 |  | 17.333 | 3 | 171
24603 - FLORA - PARQUE CENTRAL LOS ROBLES | G - 101 | No especificado | Piso 26 - T3 | 2026-05-06 | 2026-06-03 | 28 | 10 | 17.7 | 177 |  | 17.333 | 3 | 177
24603 - FLORA - PARQUE CENTRAL LOS ROBLES | M 100 | No especificado | Piso 25, T4 | 2026-04-23 | 2026-05-21 | 28 | 10 | 16.3 | 163 |  | 16.3 | 3 | 163
24603 - FLORA - PARQUE CENTRAL LOS ROBLES | M 100 | No especificado | Piso 25, T4 | 2026-04-23 | 2026-05-21 | 28 | 10 | 16.2 | 162 |  | 16.3 | 3 | 162
24603 - FLORA - PARQUE CENTRAL LOS ROBLES | M 100 | No especificado | Piso 25, T4 | 2026-04-23 | 2026-05-21 | 28 | 10 | 16.4 | 164 |  | 16.3 | 3 | 164
24603 - FLORA - PARQUE CENTRAL LOS ROBLES | G100 | No especificado | Piso 25, T4 | 2026-04-23 | 2026-05-21 | 28 | 10 | 18.6 | 186 |  | 18.767 | 3 | 186
24603 - FLORA - PARQUE CENTRAL LOS ROBLES | G100 | No especificado | Piso 25, T4 | 2026-04-23 | 2026-05-21 | 28 | 10 | 18.9 | 189 |  | 18.767 | 3 | 189
24603 - FLORA - PARQUE CENTRAL LOS ROBLES | G100 | No especificado | Piso 25, T4 | 2026-04-23 | 2026-05-21 | 28 | 10 | 18.8 | 188 |  | 18.767 | 3 | 188
24603 - FLORA - PARQUE CENTRAL LOS ROBLES | M99 | No especificado | Piso 25, T4 | 2026-04-23 | 2026-05-21 | 28 | 10 | 17.1 | 171 |  | 17.467 | 3 | 171
24603 - FLORA - PARQUE CENTRAL LOS ROBLES | M99 | No especificado | Piso 25, T4 | 2026-04-23 | 2026-05-21 | 28 | 10 | 17.8 | 178 |  | 17.467 | 3 | 178
24603 - FLORA - PARQUE CENTRAL LOS ROBLES | M99 | No especificado | Piso 25, T4 | 2026-04-23 | 2026-05-21 | 28 | 10 | 17.5 | 175 |  | 17.467 | 3 | 175
24603 - FLORA - PARQUE CENTRAL LOS ROBLES | G99 | No especificado | Piso 25, T4 | 2026-04-23 | 2026-05-21 | 28 | 10 | 19 | 190 |  | 18.7 | 3 | 190
24603 - FLORA - PARQUE CENTRAL LOS ROBLES | G99 | No especificado | Piso 25, T4 | 2026-04-23 | 2026-05-21 | 28 | 10 | 18.5 | 185 |  | 18.7 | 3 | 185
24603 - FLORA - PARQUE CENTRAL LOS ROBLES | G99 | No especificado | Piso 25, T4 | 2026-04-23 | 2026-05-21 | 28 | 10 | 18.6 | 186 |  | 18.7 | 3 | 186
24603 - FLORA - PARQUE CENTRAL LOS ROBLES | M98 | No especificado | Piso 25, T3 | 2026-04-21 | 2026-05-19 | 28 | 10 | 14.6 | 146 |  | 14.7 | 3 | 146
24603 - FLORA - PARQUE CENTRAL LOS ROBLES | M98 | No especificado | Piso 25, T3 | 2026-04-21 | 2026-05-19 | 28 | 10 | 14.7 | 147 |  | 14.7 | 3 | 147
24603 - FLORA - PARQUE CENTRAL LOS ROBLES | M98 | No especificado | Piso 25, T3 | 2026-04-21 | 2026-05-19 | 28 | 10 | 14.8 | 148 |  | 14.7 | 3 | 148
24603 - FLORA - PARQUE CENTRAL LOS ROBLES | G98 | No especificado | Piso 25, T3 | 2026-04-21 | 2026-05-19 | 28 | 10 | 12.8 | 128 |  | 12.867 | 3 | 128
24603 - FLORA - PARQUE CENTRAL LOS ROBLES | G98 | No especificado | Piso 25, T3 | 2026-04-21 | 2026-05-19 | 28 | 10 | 12.7 | 127 |  | 12.867 | 3 | 127
24603 - FLORA - PARQUE CENTRAL LOS ROBLES | G98 | No especificado | Piso 25, T3 | 2026-04-21 | 2026-05-19 | 28 | 10 | 13.1 | 131 |  | 12.867 | 3 | 131
24603 - FLORA - PARQUE CENTRAL LOS ROBLES | M97 | No especificado | Piso 25, T3 | 2026-04-21 | 2026-05-19 | 28 | 10 | 16.2 | 162 |  | 16.5 | 3 | 162
24603 - FLORA - PARQUE CENTRAL LOS ROBLES | M97 | No especificado | Piso 25, T3 | 2026-04-21 | 2026-05-19 | 28 | 10 | 16.9 | 169 |  | 16.5 | 3 | 169
24603 - FLORA - PARQUE CENTRAL LOS ROBLES | M97 | No especificado | Piso 25, T3 | 2026-04-21 | 2026-05-19 | 28 | 10 | 16.4 | 164 |  | 16.5 | 3 | 164
24603 - FLORA - PARQUE CENTRAL LOS ROBLES | G97 | No especificado | Piso 25, T3 | 2026-04-21 | 2026-05-19 | 28 | 10 | 13 | 130 |  | 13.067 | 3 | 130
24603 - FLORA - PARQUE CENTRAL LOS ROBLES | G97 | No especificado | Piso 25, T3 | 2026-04-21 | 2026-05-19 | 28 | 10 | 13 | 130 |  | 13.067 | 3 | 130
24603 - FLORA - PARQUE CENTRAL LOS ROBLES | G97 | No especificado | Piso 25, T3 | 2026-04-21 | 2026-05-19 | 28 | 10 | 13.2 | 132 |  | 13.067 | 3 | 132
24603 - FLORA - PARQUE CENTRAL LOS ROBLES | M96 | No Especificado | Piso 24 T4 | 2026-04-09 | 2026-05-07 | 28 | 10 | 16.9 | 169 |  | 16.133 | 3 | 169
24603 - FLORA - PARQUE CENTRAL LOS ROBLES | M96 | No Especificado | Piso 24 T4 | 2026-04-09 | 2026-05-07 | 28 | 10 | 15.6 | 156 |  | 16.133 | 3 | 156
24603 - FLORA - PARQUE CENTRAL LOS ROBLES | M96 | No Especificado | Piso 24 T4 | 2026-04-09 | 2026-05-07 | 28 | 10 | 15.9 | 159 |  | 16.133 | 3 | 159
24603 - FLORA - PARQUE CENTRAL LOS ROBLES | G96 | No Especificado | Piso 24 T4 | 2026-04-09 | 2026-05-07 | 28 | 10 | 16.2 | 162 |  | 16.2 | 3 | 162
24603 - FLORA - PARQUE CENTRAL LOS ROBLES | G96 | No Especificado | Piso 24 T4 | 2026-04-09 | 2026-05-07 | 28 | 10 | 16.4 | 164 |  | 16.2 | 3 | 164
24603 - FLORA - PARQUE CENTRAL LOS ROBLES | G96 | No Especificado | Piso 24 T4 | 2026-04-09 | 2026-05-07 | 28 | 10 | 16 | 160 |  | 16.2 | 3 | 160
24603 - FLORA - PARQUE CENTRAL LOS ROBLES | M95 | No Especificado | Piso 24 T4 | 2026-04-09 | 2026-05-07 | 28 | 10 | 15.2 | 152 |  | 15.467 | 3 | 152
24603 - FLORA - PARQUE CENTRAL LOS ROBLES | M95 | No Especificado | Piso 24 T4 | 2026-04-09 | 2026-05-07 | 28 | 10 | 15.4 | 154 |  | 15.467 | 3 | 154
24603 - FLORA - PARQUE CENTRAL LOS ROBLES | M95 | No Especificado | Piso 24 T4 | 2026-04-09 | 2026-05-07 | 28 | 10 | 15.8 | 158 |  | 15.467 | 3 | 158
24603 - FLORA - PARQUE CENTRAL LOS ROBLES | G95 | No Especificado | Piso 24 T4 | 2026-04-09 | 2026-05-07 | 28 | 10 | 17 | 170 |  | 17.4 | 3 | 170
24603 - FLORA - PARQUE CENTRAL LOS ROBLES | G95 | No Especificado | Piso 24 T4 | 2026-04-09 | 2026-05-07 | 28 | 10 | 17.5 | 175 |  | 17.4 | 3 | 175
24603 - FLORA - PARQUE CENTRAL LOS ROBLES | G95 | No Especificado | Piso 24 T4 | 2026-04-09 | 2026-05-07 | 28 | 10 | 17.7 | 177 |  | 17.4 | 3 | 177
24603 - FLORA - PARQUE CENTRAL LOS ROBLES | M90 | No Especificado | Piso 23 T3 | 2026-04-06 | 2026-05-04 | 28 | 10 | 12.1 | 121 |  | 11.867 | 3 | 121
24603 - FLORA - PARQUE CENTRAL LOS ROBLES | M90 | No Especificado | Piso 23 T3 | 2026-04-06 | 2026-05-04 | 28 | 10 | 11.7 | 117 |  | 11.867 | 3 | 117
24603 - FLORA - PARQUE CENTRAL LOS ROBLES | M90 | No Especificado | Piso 23 T3 | 2026-04-06 | 2026-05-04 | 28 | 10 | 11.8 | 118 |  | 11.867 | 3 | 118
24603 - FLORA - PARQUE CENTRAL LOS ROBLES | G90 | No Especificado | Piso 23 T3 | 2026-04-06 | 2026-05-04 | 28 | 10 | 16.1 | 161 |  | 15.833 | 3 | 161
24603 - FLORA - PARQUE CENTRAL LOS ROBLES | G90 | No Especificado | Piso 23 T3 | 2026-04-06 | 2026-05-04 | 28 | 10 | 15.6 | 156 |  | 15.833 | 3 | 156
24603 - FLORA - PARQUE CENTRAL LOS ROBLES | G90 | No Especificado | Piso 23 T3 | 2026-04-06 | 2026-05-04 | 28 | 10 | 15.8 | 158 |  | 15.833 | 3 | 158
24603 - FLORA - PARQUE CENTRAL LOS ROBLES | M89 | No Especificado | Piso 23 T3 | 2026-04-06 | 2026-05-04 | 28 | 10 | 11.9 | 119 |  | 11.9 | 3 | 119
24603 - FLORA - PARQUE CENTRAL LOS ROBLES | M89 | No Especificado | Piso 23 T3 | 2026-04-06 | 2026-05-04 | 28 | 10 | 12.2 | 122 |  | 11.9 | 3 | 122
24603 - FLORA - PARQUE CENTRAL LOS ROBLES | M89 | No Especificado | Piso 23 T3 | 2026-04-06 | 2026-05-04 | 28 | 10 | 11.6 | 116 |  | 11.9 | 3 | 116
24603 - FLORA - PARQUE CENTRAL LOS ROBLES | G89 | No Especificado | Piso 23 T3 | 2026-04-06 | 2026-05-04 | 28 | 10 | 17.1 | 171 |  | 17.367 | 3 | 171
24603 - FLORA - PARQUE CENTRAL LOS ROBLES | G89 | No Especificado | Piso 23 T3 | 2026-04-06 | 2026-05-04 | 28 | 10 | 17.3 | 173 |  | 17.367 | 3 | 173
24603 - FLORA - PARQUE CENTRAL LOS ROBLES | G89 | No Especificado | Piso 23 T3 | 2026-04-06 | 2026-05-04 | 28 | 10 | 17.7 | 177 |  | 17.367 | 3 | 177
24603 - FLORA - PARQUE CENTRAL LOS ROBLES | M92 | No Especificado | Piso 23 T4 | 2026-04-07 | 2026-05-05 | 28 | 10 | 16.8 | 168 |  | 16.467 | 3 | 168
24603 - FLORA - PARQUE CENTRAL LOS ROBLES | M92 | No Especificado | Piso 23 T4 | 2026-04-07 | 2026-05-05 | 28 | 10 | 16.5 | 165 |  | 16.467 | 3 | 165
24603 - FLORA - PARQUE CENTRAL LOS ROBLES | M92 | No Especificado | Piso 23 T4 | 2026-04-07 | 2026-05-05 | 28 | 10 | 16.1 | 161 |  | 16.467 | 3 | 161
24603 - FLORA - PARQUE CENTRAL LOS ROBLES | G92 | No Especificado | Piso 23 T4 | 2026-04-07 | 2026-05-05 | 28 | 10 | 14.9 | 149 |  | 14.867 | 3 | 149
24603 - FLORA - PARQUE CENTRAL LOS ROBLES | G92 | No Especificado | Piso 23 T4 | 2026-04-07 | 2026-05-05 | 28 | 10 | 14.8 | 148 |  | 14.867 | 3 | 148
24603 - FLORA - PARQUE CENTRAL LOS ROBLES | G92 | No Especificado | Piso 23 T4 | 2026-04-07 | 2026-05-05 | 28 | 10 | 14.9 | 149 |  | 14.867 | 3 | 149
24603 - FLORA - PARQUE CENTRAL LOS ROBLES | M91 | No Especificado | Piso 23 T4 | 2026-04-07 | 2026-05-05 | 28 | 10 | 13 | 130 |  | 13.3 | 3 | 130
24603 - FLORA - PARQUE CENTRAL LOS ROBLES | M91 | No Especificado | Piso 23 T4 | 2026-04-07 | 2026-05-05 | 28 | 10 | 13.6 | 136 |  | 13.3 | 3 | 136
24603 - FLORA - PARQUE CENTRAL LOS ROBLES | M91 | No Especificado | Piso 23 T4 | 2026-04-07 | 2026-05-05 | 28 | 10 | 13.3 | 133 |  | 13.3 | 3 | 133
24603 - FLORA - PARQUE CENTRAL LOS ROBLES | G91 | No Especificado | Piso 23 T4 | 2026-04-07 | 2026-05-05 | 28 | 10 | 15.7 | 157 |  | 15.867 | 3 | 157
24603 - FLORA - PARQUE CENTRAL LOS ROBLES | G91 | No Especificado | Piso 23 T4 | 2026-04-07 | 2026-05-05 | 28 | 10 | 16.1 | 161 |  | 15.867 | 3 | 161
24603 - FLORA - PARQUE CENTRAL LOS ROBLES | G91 | No Especificado | Piso 23 T4 | 2026-04-07 | 2026-05-05 | 28 | 10 | 15.8 | 158 |  | 15.867 | 3 | 158
24603 - FLORA - PARQUE CENTRAL LOS ROBLES | M94 | No Especificado | Piso 24 T3 | 2026-04-08 | 2026-05-06 | 28 | 10 | 15.5 | 155 |  | 15.533 | 3 | 155
24603 - FLORA - PARQUE CENTRAL LOS ROBLES | M94 | No Especificado | Piso 24 T3 | 2026-04-08 | 2026-05-06 | 28 | 10 | 15.8 | 158 |  | 15.533 | 3 | 158
24603 - FLORA - PARQUE CENTRAL LOS ROBLES | M94 | No Especificado | Piso 24 T3 | 2026-04-08 | 2026-05-06 | 28 | 10 | 15.3 | 153 |  | 15.533 | 3 | 153
24603 - FLORA - PARQUE CENTRAL LOS ROBLES | G94 | No Especificado | Piso 24 T3 | 2026-04-08 | 2026-05-06 | 28 | 10 | 16.5 | 165 |  | 16.267 | 3 | 165
24603 - FLORA - PARQUE CENTRAL LOS ROBLES | G94 | No Especificado | Piso 24 T3 | 2026-04-08 | 2026-05-06 | 28 | 10 | 16.2 | 162 |  | 16.267 | 3 | 162
24603 - FLORA - PARQUE CENTRAL LOS ROBLES | G94 | No Especificado | Piso 24 T3 | 2026-04-08 | 2026-05-06 | 28 | 10 | 16.1 | 161 |  | 16.267 | 3 | 161
24603 - FLORA - PARQUE CENTRAL LOS ROBLES | M93 | No Especificado | Piso 24 T3 | 2026-04-08 | 2026-05-06 | 28 | 10 | 15.7 | 157 |  | 15.5 | 3 | 157
24603 - FLORA - PARQUE CENTRAL LOS ROBLES | M93 | No Especificado | Piso 24 T3 | 2026-04-08 | 2026-05-06 | 28 | 10 | 15.3 | 153 |  | 15.5 | 3 | 153
24603 - FLORA - PARQUE CENTRAL LOS ROBLES | M93 | No Especificado | Piso 24 T3 | 2026-04-08 | 2026-05-06 | 28 | 10 | 15.5 | 155 |  | 15.5 | 3 | 155
24603 - FLORA - PARQUE CENTRAL LOS ROBLES | G93 | No Especificado | Piso 24 T3 | 2026-04-08 | 2026-05-06 | 28 | 10 | 18 | 180 |  | 17.867 | 3 | 180
24603 - FLORA - PARQUE CENTRAL LOS ROBLES | G93 | No Especificado | Piso 24 T3 | 2026-04-08 | 2026-05-06 | 28 | 10 | 17.9 | 179 |  | 17.867 | 3 | 179
24603 - FLORA - PARQUE CENTRAL LOS ROBLES | G93 | No Especificado | Piso 24 T3 | 2026-04-08 | 2026-05-06 | 28 | 10 | 17.7 | 177 |  | 17.867 | 3 | 177
24603 - FLORA - PARQUE CENTRAL LOS ROBLES | M-86 | No especificado | Mortero piso 22 T3 | 2026-03-14 | 2026-04-11 | 28 | 10 | 15.8 | 158 |  | 15.4 | 3 | 158
24603 - FLORA - PARQUE CENTRAL LOS ROBLES | M-86 | No especificado | Mortero piso 22 T3 | 2026-03-14 | 2026-04-11 | 28 | 10 | 15.2 | 152 |  | 15.4 | 3 | 152
24603 - FLORA - PARQUE CENTRAL LOS ROBLES | M-86 | No especificado | Mortero piso 22 T3 | 2026-03-14 | 2026-04-11 | 28 | 10 | 15.2 | 152 |  | 15.4 | 3 | 152
24603 - FLORA - PARQUE CENTRAL LOS ROBLES | G-86 | No especificado | Grouting piso 22 T3 | 2026-03-14 | 2026-04-11 | 28 | 10 | 11.9 | 119 |  | 11.767 | 3 | 119
24603 - FLORA - PARQUE CENTRAL LOS ROBLES | G-86 | No especificado | Grouting piso 22 T3 | 2026-03-14 | 2026-04-11 | 28 | 10 | 11.4 | 114 |  | 11.767 | 3 | 114
24603 - FLORA - PARQUE CENTRAL LOS ROBLES | G-86 | No especificado | Grouting piso 22 T3 | 2026-03-14 | 2026-04-11 | 28 | 10 | 12 | 120 |  | 11.767 | 3 | 120
24603 - FLORA - PARQUE CENTRAL LOS ROBLES | M-85 | No especificado | Mortero piso 22 T3 | 2026-03-13 | 2026-04-10 | 28 | 10 | 16.9 | 169 |  | 16.6 | 3 | 169
24603 - FLORA - PARQUE CENTRAL LOS ROBLES | M-85 | No especificado | Mortero piso 22 T3 | 2026-03-13 | 2026-04-10 | 28 | 10 | 16.3 | 163 |  | 16.6 | 3 | 163
24603 - FLORA - PARQUE CENTRAL LOS ROBLES | M-85 | No especificado | Mortero piso 22 T3 | 2026-03-13 | 2026-04-10 | 28 | 10 | 16.6 | 166 |  | 16.6 | 3 | 166
24603 - FLORA - PARQUE CENTRAL LOS ROBLES | G-85 | No especificado | Grouting piso 22 T3 | 2026-03-13 | 2026-04-10 | 28 | 10 | 16.8 | 168 |  | 17 | 3 | 168
24603 - FLORA - PARQUE CENTRAL LOS ROBLES | G-85 | No especificado | Grouting piso 22 T3 | 2026-03-13 | 2026-04-10 | 28 | 10 | 16.9 | 169 |  | 17 | 3 | 169
24603 - FLORA - PARQUE CENTRAL LOS ROBLES | G-85 | No especificado | Grouting piso 22 T3 | 2026-03-13 | 2026-04-10 | 28 | 10 | 17.3 | 173 |  | 17 | 3 | 173
24603 - FLORA - PARQUE CENTRAL LOS ROBLES | M-88 |  | Mortero piso 22 T4 | 2026-03-18 | 2026-04-15 | 28 | 10 | 16.9 | 169 |  | 17.2 | 3 | 169
24603 - FLORA - PARQUE CENTRAL LOS ROBLES | M-88 |  | Mortero piso 22 T4 | 2026-03-18 | 2026-04-15 | 28 | 10 | 17 | 170 |  | 17.2 | 3 | 170
24603 - FLORA - PARQUE CENTRAL LOS ROBLES | M-88 |  | Mortero piso 22 T4 | 2026-03-18 | 2026-04-15 | 28 | 10 | 17.7 | 177 |  | 17.2 | 3 | 177
24603 - FLORA - PARQUE CENTRAL LOS ROBLES | G-88 |  | Grouting piso 22 T4 | 2026-03-18 | 2026-04-15 | 28 | 10 | 14.5 | 145 |  | 14.6 | 3 | 145
24603 - FLORA - PARQUE CENTRAL LOS ROBLES | G-88 |  | Grouting piso 22 T4 | 2026-03-18 | 2026-04-15 | 28 | 10 | 14.4 | 144 |  | 14.6 | 3 | 144
24603 - FLORA - PARQUE CENTRAL LOS ROBLES | G-88 |  | Grouting piso 22 T4 | 2026-03-18 | 2026-04-15 | 28 | 10 | 14.9 | 149 |  | 14.6 | 3 | 149
24603 - FLORA - PARQUE CENTRAL LOS ROBLES | M-87 |  | Mortero piso 22 T4 | 2026-03-16 | 2026-04-13 | 28 | 10 | 17.1 | 171 |  | 17.2 | 3 | 171
24603 - FLORA - PARQUE CENTRAL LOS ROBLES | M-87 |  | Mortero piso 22 T4 | 2026-03-16 | 2026-04-13 | 28 | 10 | 17.5 | 175 |  | 17.2 | 3 | 175
24603 - FLORA - PARQUE CENTRAL LOS ROBLES | M-87 |  | Mortero piso 22 T4 | 2026-03-16 | 2026-04-13 | 28 | 10 | 17 | 170 |  | 17.2 | 3 | 170
24603 - FLORA - PARQUE CENTRAL LOS ROBLES | G-87 |  | Grouting piso 22 T4 | 2026-03-16 | 2026-04-13 | 28 | 10 | 16.4 | 164 |  | 16.5 | 3 | 164
24603 - FLORA - PARQUE CENTRAL LOS ROBLES | G-87 |  | Grouting piso 22 T4 | 2026-03-16 | 2026-04-13 | 28 | 10 | 16.6 | 166 |  | 16.5 | 3 | 166
24603 - FLORA - PARQUE CENTRAL LOS ROBLES | G-87 |  | Grouting piso 22 T4 | 2026-03-16 | 2026-04-13 | 28 | 10 | 16.5 | 165 |  | 16.5 | 3 | 165
24603 - FLORA - PARQUE CENTRAL LOS ROBLES | M - 84 | No especificado | Mortero piso 21, T4 | 2026-03-12 | 2026-04-09 | 28 | 10 | 13.8 | 138 |  | 13.7 | 3 | 138
24603 - FLORA - PARQUE CENTRAL LOS ROBLES | M - 84 | No especificado | Mortero piso 21, T4 | 2026-03-12 | 2026-04-09 | 28 | 10 | 14 | 140 |  | 13.7 | 3 | 140
24603 - FLORA - PARQUE CENTRAL LOS ROBLES | M - 84 | No especificado | Mortero piso 21, T4 | 2026-03-12 | 2026-04-09 | 28 | 10 | 13.3 | 133 |  | 13.7 | 3 | 133
24603 - FLORA - PARQUE CENTRAL LOS ROBLES | G - 84 | No especificado | Grouting piso 21, T4 | 2026-03-12 | 2026-04-09 | 28 | 10 | 15.6 | 156 |  | 15.6 | 3 | 156
24603 - FLORA - PARQUE CENTRAL LOS ROBLES | G - 84 | No especificado | Grouting piso 21, T4 | 2026-03-12 | 2026-04-09 | 28 | 10 | 15.5 | 155 |  | 15.6 | 3 | 155
24603 - FLORA - PARQUE CENTRAL LOS ROBLES | G - 84 | No especificado | Grouting piso 21, T4 | 2026-03-12 | 2026-04-09 | 28 | 10 | 15.7 | 157 |  | 15.6 | 3 | 157
24603 - FLORA - PARQUE CENTRAL LOS ROBLES | M - 83 | No especificado | Mortero piso 21, T4 | 2026-03-12 | 2026-04-09 | 28 | 10 | 15.9 | 159 |  | 15.967 | 3 | 159
24603 - FLORA - PARQUE CENTRAL LOS ROBLES | M - 83 | No especificado | Mortero piso 21, T4 | 2026-03-12 | 2026-04-09 | 28 | 10 | 16.1 | 161 |  | 15.967 | 3 | 161
24603 - FLORA - PARQUE CENTRAL LOS ROBLES | M - 83 | No especificado | Mortero piso 21, T4 | 2026-03-12 | 2026-04-09 | 28 | 10 | 15.9 | 159 |  | 15.967 | 3 | 159
24603 - FLORA - PARQUE CENTRAL LOS ROBLES | G - 83 | No especificado | Grouting piso 21, T4 | 2026-03-12 | 2026-04-09 | 28 | 10 | 16.8 | 168 |  | 16.767 | 3 | 168
24603 - FLORA - PARQUE CENTRAL LOS ROBLES | G - 83 | No especificado | Grouting piso 21, T4 | 2026-03-12 | 2026-04-09 | 28 | 10 | 16.6 | 166 |  | 16.767 | 3 | 166
24603 - FLORA - PARQUE CENTRAL LOS ROBLES | G - 83 | No especificado | Grouting piso 21, T4 | 2026-03-12 | 2026-04-09 | 28 | 10 | 16.9 | 169 |  | 16.767 | 3 | 169
24603 - FLORA - PARQUE CENTRAL LOS ROBLES | M-82 | No especificado | Mortero piso 21, T3 | 2026-03-11 | 2026-04-08 | 28 | 10 | 17 | 170 |  | 16.967 | 3 | 170
24603 - FLORA - PARQUE CENTRAL LOS ROBLES | M-82 | No especificado | Mortero piso 21, T3 | 2026-03-11 | 2026-04-08 | 28 | 10 | 17.1 | 171 |  | 16.967 | 3 | 171
24603 - FLORA - PARQUE CENTRAL LOS ROBLES | M-82 | No especificado | Mortero piso 21, T3 | 2026-03-11 | 2026-04-08 | 28 | 10 | 16.8 | 168 |  | 16.967 | 3 | 168
24603 - FLORA - PARQUE CENTRAL LOS ROBLES | G-82 | No especificado | Grouting piso 21, T3 | 2026-03-11 | 2026-04-08 | 28 | 10 | 16.5 | 165 |  | 16.533 | 3 | 165
24603 - FLORA - PARQUE CENTRAL LOS ROBLES | G-82 | No especificado | Grouting piso 21, T3 | 2026-03-11 | 2026-04-08 | 28 | 10 | 16.7 | 167 |  | 16.533 | 3 | 167
24603 - FLORA - PARQUE CENTRAL LOS ROBLES | G-82 | No especificado | Grouting piso 21, T3 | 2026-03-11 | 2026-04-08 | 28 | 10 | 16.4 | 164 |  | 16.533 | 3 | 164
24603 - FLORA - PARQUE CENTRAL LOS ROBLES | M-81 | No especificado | Mortero piso 21, T3 | 2026-03-11 | 2026-04-08 | 28 | 10 | 14.6 | 146 |  | 14.7 | 3 | 146
24603 - FLORA - PARQUE CENTRAL LOS ROBLES | M-81 | No especificado | Mortero piso 21, T3 | 2026-03-11 | 2026-04-08 | 28 | 10 | 14.7 | 147 |  | 14.7 | 3 | 147
24603 - FLORA - PARQUE CENTRAL LOS ROBLES | M-81 | No especificado | Mortero piso 21, T3 | 2026-03-11 | 2026-04-08 | 28 | 10 | 14.8 | 148 |  | 14.7 | 3 | 148
24603 - FLORA - PARQUE CENTRAL LOS ROBLES | G-81 | No especificado | Grouting piso 21, T3 | 2026-03-11 | 2026-04-08 | 28 | 10 | 17.3 | 173 |  | 16.9 | 3 | 173
24603 - FLORA - PARQUE CENTRAL LOS ROBLES | G-81 | No especificado | Grouting piso 21, T3 | 2026-03-11 | 2026-04-08 | 28 | 10 | 16.8 | 168 |  | 16.9 | 3 | 168
24603 - FLORA - PARQUE CENTRAL LOS ROBLES | G-81 | No especificado | Grouting piso 21, T3 | 2026-03-11 | 2026-04-08 | 28 | 10 | 16.6 | 166 |  | 16.9 | 3 | 166
24603 - FLORA - PARQUE CENTRAL LOS ROBLES | M - 76 | No especificado | Mortero piso 19, T4 | 2026-03-05 | 2026-04-02 | 28 | 10 | 17.5 | 175 |  | 17.9 | 3 | 175
24603 - FLORA - PARQUE CENTRAL LOS ROBLES | M - 76 | No especificado | Mortero piso 19, T4 | 2026-03-05 | 2026-04-02 | 28 | 10 | 18.3 | 183 |  | 17.9 | 3 | 183
24603 - FLORA - PARQUE CENTRAL LOS ROBLES | M - 76 | No especificado | Mortero piso 19, T4 | 2026-03-05 | 2026-04-02 | 28 | 10 | 17.9 | 179 |  | 17.9 | 3 | 179
24603 - FLORA - PARQUE CENTRAL LOS ROBLES | G - 76 | No especificado | Grouting piso 19, T4 | 2026-03-05 | 2026-04-02 | 28 | 10 | 16.5 | 165 |  | 16.167 | 3 | 165
24603 - FLORA - PARQUE CENTRAL LOS ROBLES | G - 76 | No especificado | Grouting piso 19, T4 | 2026-03-05 | 2026-04-02 | 28 | 10 | 15.7 | 157 |  | 16.167 | 3 | 157
24603 - FLORA - PARQUE CENTRAL LOS ROBLES | G - 76 | No especificado | Grouting piso 19, T4 | 2026-03-05 | 2026-04-02 | 28 | 10 | 16.3 | 163 |  | 16.167 | 3 | 163
24603 - FLORA - PARQUE CENTRAL LOS ROBLES | M - 75 | No especificado | Mortero piso 19, T4 | 2026-03-04 | 2026-04-01 | 28 | 10 | 17.2 | 172 |  | 17.1 | 3 | 172
24603 - FLORA - PARQUE CENTRAL LOS ROBLES | M - 75 | No especificado | Mortero piso 19, T4 | 2026-03-04 | 2026-04-01 | 28 | 10 | 17.1 | 171 |  | 17.1 | 3 | 171
24603 - FLORA - PARQUE CENTRAL LOS ROBLES | M - 75 | No especificado | Mortero piso 19, T4 | 2026-03-04 | 2026-04-01 | 28 | 10 | 17 | 170 |  | 17.1 | 3 | 170
24603 - FLORA - PARQUE CENTRAL LOS ROBLES | G - 75 | No especificado | Grouting piso 19, T4 | 2026-03-04 | 2026-04-01 | 28 | 10 | 16 | 160 |  | 16.1 | 3 | 160
24603 - FLORA - PARQUE CENTRAL LOS ROBLES | G - 75 | No especificado | Grouting piso 19, T4 | 2026-03-04 | 2026-04-01 | 28 | 10 | 16.1 | 161 |  | 16.1 | 3 | 161
24603 - FLORA - PARQUE CENTRAL LOS ROBLES | G - 75 | No especificado | Grouting piso 19, T4 | 2026-03-04 | 2026-04-01 | 28 | 10 | 16.2 | 162 |  | 16.1 | 3 | 162
24603 - FLORA - PARQUE CENTRAL LOS ROBLES | M - 78 | No especificado | Mortero piso 20 T3 | 2026-03-09 | 2026-04-06 | 28 | 10 | 17.2 | 172 |  | 17.533 | 3 | 172
24603 - FLORA - PARQUE CENTRAL LOS ROBLES | M - 78 | No especificado | Mortero piso 20 T3 | 2026-03-09 | 2026-04-06 | 28 | 10 | 18 | 180 |  | 17.533 | 3 | 180
24603 - FLORA - PARQUE CENTRAL LOS ROBLES | M - 78 | No especificado | Mortero piso 20 T3 | 2026-03-09 | 2026-04-06 | 28 | 10 | 17.4 | 174 |  | 17.533 | 3 | 174
24603 - FLORA - PARQUE CENTRAL LOS ROBLES | G - 78 | No especificado | Grouting piso 20 T3 | 2026-03-09 | 2026-04-06 | 28 | 10 | 16.7 | 167 |  | 16.5 | 3 | 167
24603 - FLORA - PARQUE CENTRAL LOS ROBLES | G - 78 | No especificado | Grouting piso 20 T3 | 2026-03-09 | 2026-04-06 | 28 | 10 | 16.2 | 162 |  | 16.5 | 3 | 162
24603 - FLORA - PARQUE CENTRAL LOS ROBLES | G - 78 | No especificado | Grouting piso 20 T3 | 2026-03-09 | 2026-04-06 | 28 | 10 | 16.6 | 166 |  | 16.5 | 3 | 166
24603 - FLORA - PARQUE CENTRAL LOS ROBLES | M - 77 | No especificado | Mortero piso 20 T3 | 2026-03-07 | 2026-04-04 | 28 | 10 | 16.5 | 165 |  | 16.4 | 3 | 165
24603 - FLORA - PARQUE CENTRAL LOS ROBLES | M - 77 | No especificado | Mortero piso 20 T3 | 2026-03-07 | 2026-04-04 | 28 | 10 | 16.5 | 165 |  | 16.4 | 3 | 165
24603 - FLORA - PARQUE CENTRAL LOS ROBLES | M - 77 | No especificado | Mortero piso 20 T3 | 2026-03-07 | 2026-04-04 | 28 | 10 | 16.2 | 162 |  | 16.4 | 3 | 162
24603 - FLORA - PARQUE CENTRAL LOS ROBLES | G - 77 | No especificado | Grouting piso 20 T3 | 2026-03-07 | 2026-04-04 | 28 | 10 | 15.3 | 153 |  | 14.933 | 3 | 153
24603 - FLORA - PARQUE CENTRAL LOS ROBLES | G - 77 | No especificado | Grouting piso 20 T3 | 2026-03-07 | 2026-04-04 | 28 | 10 | 14.5 | 145 |  | 14.933 | 3 | 145
24603 - FLORA - PARQUE CENTRAL LOS ROBLES | G - 77 | No especificado | Grouting piso 20 T3 | 2026-03-07 | 2026-04-04 | 28 | 10 | 15 | 150 |  | 14.933 | 3 | 150
24603 - FLORA - PARQUE CENTRAL LOS ROBLES | M 80 | No especificado | Mortero piso 20 , T4 | 2026-03-10 | 2026-04-07 | 28 | 10 | 18.4 | 184 |  | 18.333 | 3 | 184
24603 - FLORA - PARQUE CENTRAL LOS ROBLES | M 80 | No especificado | Mortero piso 20 , T4 | 2026-03-10 | 2026-04-07 | 28 | 10 | 18.7 | 187 |  | 18.333 | 3 | 187
24603 - FLORA - PARQUE CENTRAL LOS ROBLES | M 80 | No especificado | Mortero piso 20 , T4 | 2026-03-10 | 2026-04-07 | 28 | 10 | 17.9 | 179 |  | 18.333 | 3 | 179
24603 - FLORA - PARQUE CENTRAL LOS ROBLES | G 80 | No especificado | Grouting piso 20 , T4 | 2026-03-10 | 2026-04-07 | 28 | 10 | 16.3 | 163 |  | 16.4 | 3 | 163
24603 - FLORA - PARQUE CENTRAL LOS ROBLES | G 80 | No especificado | Grouting piso 20 , T4 | 2026-03-10 | 2026-04-07 | 28 | 10 | 16.7 | 167 |  | 16.4 | 3 | 167
24603 - FLORA - PARQUE CENTRAL LOS ROBLES | G 80 | No especificado | Grouting piso 20 , T4 | 2026-03-10 | 2026-04-07 | 28 | 10 | 16.2 | 162 |  | 16.4 | 3 | 162
24603 - FLORA - PARQUE CENTRAL LOS ROBLES | M 79 | No especificado | Mortero piso 20 , T4 | 2026-03-09 | 2026-04-06 | 28 | 10 | 16 | 160 |  | 15.733 | 3 | 160
24603 - FLORA - PARQUE CENTRAL LOS ROBLES | M 79 | No especificado | Mortero piso 20 , T4 | 2026-03-09 | 2026-04-06 | 28 | 10 | 15.9 | 159 |  | 15.733 | 3 | 159
24603 - FLORA - PARQUE CENTRAL LOS ROBLES | M 79 | No especificado | Mortero piso 20 , T4 | 2026-03-09 | 2026-04-06 | 28 | 10 | 15.3 | 153 |  | 15.733 | 3 | 153
24603 - FLORA - PARQUE CENTRAL LOS ROBLES | G 79 | No especificado | Grouting piso 20 , T4 | 2026-03-09 | 2026-04-06 | 28 | 10 | 17.3 | 173 |  | 17.067 | 3 | 173
24603 - FLORA - PARQUE CENTRAL LOS ROBLES | G 79 | No especificado | Grouting piso 20 , T4 | 2026-03-09 | 2026-04-06 | 28 | 10 | 17 | 170 |  | 17.067 | 3 | 170
24603 - FLORA - PARQUE CENTRAL LOS ROBLES | G 79 | No especificado | Grouting piso 20 , T4 | 2026-03-09 | 2026-04-06 | 28 | 10 | 16.9 | 169 |  | 17.067 | 3 | 169
24603 - FLORA - PARQUE CENTRAL LOS ROBLES | M - 74 | No especificado | Mortero Piso 19 T3 | 2026-03-03 | 2026-03-31 | 28 | 10 | 15.1 | 151 |  | 15.5 | 3 | 151
24603 - FLORA - PARQUE CENTRAL LOS ROBLES | M - 74 | No especificado | Mortero Piso 19 T3 | 2026-03-03 | 2026-03-31 | 28 | 10 | 15.9 | 159 |  | 15.5 | 3 | 159
24603 - FLORA - PARQUE CENTRAL LOS ROBLES | M - 74 | No especificado | Mortero Piso 19 T3 | 2026-03-03 | 2026-03-31 | 28 | 10 | 15.5 | 155 |  | 15.5 | 3 | 155
24603 - FLORA - PARQUE CENTRAL LOS ROBLES | G - 74 | No especificado | Piso 19 T3, Grouting | 2026-03-03 | 2026-03-31 | 28 | 10 | 13.8 | 138 |  | 13.733 | 3 | 138
24603 - FLORA - PARQUE CENTRAL LOS ROBLES | G - 74 | No especificado | Piso 19 T3, Grouting | 2026-03-03 | 2026-03-31 | 28 | 10 | 13.6 | 136 |  | 13.733 | 3 | 136
24603 - FLORA - PARQUE CENTRAL LOS ROBLES | G - 74 | No especificado | Piso 19 T3, Grouting | 2026-03-03 | 2026-03-31 | 28 | 10 | 13.8 | 138 |  | 13.733 | 3 | 138
24603 - FLORA - PARQUE CENTRAL LOS ROBLES | M - 73 | No especificado | Mortero Piso 19, T3 | 2026-03-02 | 2026-03-30 | 28 | 10 | 17.3 | 173 |  | 17.533 | 3 | 173
24603 - FLORA - PARQUE CENTRAL LOS ROBLES | M - 73 | No especificado | Mortero Piso 19, T3 | 2026-03-02 | 2026-03-30 | 28 | 10 | 17.7 | 177 |  | 17.533 | 3 | 177
24603 - FLORA - PARQUE CENTRAL LOS ROBLES | M - 73 | No especificado | Mortero Piso 19, T3 | 2026-03-02 | 2026-03-30 | 28 | 10 | 17.6 | 176 |  | 17.533 | 3 | 176
24603 - FLORA - PARQUE CENTRAL LOS ROBLES | G - 73 | No especificado | Grouting Piso 19, T3 | 2026-03-02 | 2026-03-30 | 28 | 10 | 18.5 | 185 |  | 18.5 | 3 | 185
24603 - FLORA - PARQUE CENTRAL LOS ROBLES | G - 73 | No especificado | Grouting Piso 19, T3 | 2026-03-02 | 2026-03-30 | 28 | 10 | 18.3 | 183 |  | 18.5 | 3 | 183
24603 - FLORA - PARQUE CENTRAL LOS ROBLES | G - 73 | No especificado | Grouting Piso 19, T3 | 2026-03-02 | 2026-03-30 | 28 | 10 | 18.7 | 187 |  | 18.5 | 3 | 187
24603 - FLORA - PARQUE CENTRAL LOS ROBLES | M - 72 | No especificado | Mortero Piso 18, T4 | 2026-03-02 | 2026-03-30 | 28 | 10 | 17 | 170 |  | 17.133 | 3 | 170
24603 - FLORA - PARQUE CENTRAL LOS ROBLES | M - 72 | No especificado | Mortero Piso 18, T4 | 2026-03-02 | 2026-03-30 | 28 | 10 | 17.4 | 174 |  | 17.133 | 3 | 174
24603 - FLORA - PARQUE CENTRAL LOS ROBLES | M - 72 | No especificado | Mortero Piso 18, T4 | 2026-03-02 | 2026-03-30 | 28 | 10 | 17 | 170 |  | 17.133 | 3 | 170
24603 - FLORA - PARQUE CENTRAL LOS ROBLES | G - 72 | No especificado | Grouting Piso 18, T4 | 2026-03-02 | 2026-03-30 | 28 | 10 | 16.2 | 162 |  | 16.267 | 3 | 162
24603 - FLORA - PARQUE CENTRAL LOS ROBLES | G - 72 | No especificado | Grouting Piso 18, T4 | 2026-03-02 | 2026-03-30 | 28 | 10 | 16.5 | 165 |  | 16.267 | 3 | 165
24603 - FLORA - PARQUE CENTRAL LOS ROBLES | G - 72 | No especificado | Grouting Piso 18, T4 | 2026-03-02 | 2026-03-30 | 28 | 10 | 16.1 | 161 |  | 16.267 | 3 | 161
24603 - FLORA - PARQUE CENTRAL LOS ROBLES | M - 71 | No especificado | Mortero piso 18, T4 | 2026-02-27 | 2026-03-27 | 28 | 10 | 16.1 | 161 |  | 16.4 | 3 | 161
24603 - FLORA - PARQUE CENTRAL LOS ROBLES | M - 71 | No especificado | Mortero piso 18, T4 | 2026-02-27 | 2026-03-27 | 28 | 10 | 16.8 | 168 |  | 16.4 | 3 | 168
24603 - FLORA - PARQUE CENTRAL LOS ROBLES | M - 71 | No especificado | Mortero piso 18, T4 | 2026-02-27 | 2026-03-27 | 28 | 10 | 16.3 | 163 |  | 16.4 | 3 | 163
24603 - FLORA - PARQUE CENTRAL LOS ROBLES | G - 71 | No especificado | Grouting piso 18, T4 | 2026-02-27 | 2026-03-27 | 28 | 10 | 16.7 | 167 |  | 16.533 | 3 | 167
24603 - FLORA - PARQUE CENTRAL LOS ROBLES | G - 71 | No especificado | Grouting piso 18, T4 | 2026-02-27 | 2026-03-27 | 28 | 10 | 16.4 | 164 |  | 16.533 | 3 | 164
24603 - FLORA - PARQUE CENTRAL LOS ROBLES | G - 71 | No especificado | Grouting piso 18, T4 | 2026-02-27 | 2026-03-27 | 28 | 10 | 16.5 | 165 |  | 16.533 | 3 | 165
24603 - FLORA - PARQUE CENTRAL LOS ROBLES | M - 70 | No especificado | Mortero piso 18, T3 | 2026-02-26 | 2026-03-26 | 28 | 10 | 16 | 160 |  | 16.167 | 3 | 160
24603 - FLORA - PARQUE CENTRAL LOS ROBLES | M - 70 | No especificado | Mortero piso 18, T3 | 2026-02-26 | 2026-03-26 | 28 | 10 | 16.3 | 163 |  | 16.167 | 3 | 163
24603 - FLORA - PARQUE CENTRAL LOS ROBLES | M - 70 | No especificado | Mortero piso 18, T3 | 2026-02-26 | 2026-03-26 | 28 | 10 | 16.2 | 162 |  | 16.167 | 3 | 162
24603 - FLORA - PARQUE CENTRAL LOS ROBLES | G - 70 | No especificado | Grouting piso 18, T3 | 2026-02-26 | 2026-03-26 | 28 | 10 | 15.1 | 151 |  | 15.033 | 3 | 151
24603 - FLORA - PARQUE CENTRAL LOS ROBLES | G - 70 | No especificado | Grouting piso 18, T3 | 2026-02-26 | 2026-03-26 | 28 | 10 | 14.7 | 147 |  | 15.033 | 3 | 147
24603 - FLORA - PARQUE CENTRAL LOS ROBLES | G - 70 | No especificado | Grouting piso 18, T3 | 2026-02-26 | 2026-03-26 | 28 | 10 | 15.3 | 153 |  | 15.033 | 3 | 153
24603 - FLORA - PARQUE CENTRAL LOS ROBLES | M - 69 | No especificado | Mortero piso 18, T3 | 2026-02-26 | 2026-03-26 | 28 | 10 | 16.4 | 164 |  | 16.533 | 3 | 164
24603 - FLORA - PARQUE CENTRAL LOS ROBLES | M - 69 | No especificado | Mortero piso 18, T3 | 2026-02-26 | 2026-03-26 | 28 | 10 | 16.5 | 165 |  | 16.533 | 3 | 165
24603 - FLORA - PARQUE CENTRAL LOS ROBLES | M - 69 | No especificado | Mortero piso 18, T3 | 2026-02-26 | 2026-03-26 | 28 | 10 | 16.7 | 167 |  | 16.533 | 3 | 167
24603 - FLORA - PARQUE CENTRAL LOS ROBLES | G - 69 | No especificado | Grouting piso 18, T3 | 2026-02-26 | 2026-03-26 | 28 | 10 | 16.2 | 162 |  | 16.4 | 3 | 162
24603 - FLORA - PARQUE CENTRAL LOS ROBLES | G - 69 | No especificado | Grouting piso 18, T3 | 2026-02-26 | 2026-03-26 | 28 | 10 | 16.3 | 163 |  | 16.4 | 3 | 163
24603 - FLORA - PARQUE CENTRAL LOS ROBLES | G - 69 | No especificado | Grouting piso 18, T3 | 2026-02-26 | 2026-03-26 | 28 | 10 | 16.7 | 167 |  | 16.4 | 3 | 167
24603 - FLORA - PARQUE CENTRAL LOS ROBLES | M - 68 | No especificado | Mortero piso 17, T4 | 2026-02-25 | 2026-03-25 | 28 | 10 | 16.5 | 165 |  | 16.7 | 3 | 165
24603 - FLORA - PARQUE CENTRAL LOS ROBLES | M - 68 | No especificado | Mortero piso 17, T4 | 2026-02-25 | 2026-03-25 | 28 | 10 | 17.2 | 172 |  | 16.7 | 3 | 172
24603 - FLORA - PARQUE CENTRAL LOS ROBLES | M - 68 | No especificado | Mortero piso 17, T4 | 2026-02-25 | 2026-03-25 | 28 | 10 | 16.4 | 164 |  | 16.7 | 3 | 164
24603 - FLORA - PARQUE CENTRAL LOS ROBLES | G - 68 | No especificado | Grouting piso 17, T4 | 2026-02-25 | 2026-03-25 | 28 | 10 | 15.4 | 154 |  | 15.4 | 3 | 154
24603 - FLORA - PARQUE CENTRAL LOS ROBLES | G - 68 | No especificado | Grouting piso 17, T4 | 2026-02-25 | 2026-03-25 | 28 | 10 | 15.5 | 155 |  | 15.4 | 3 | 155
24603 - FLORA - PARQUE CENTRAL LOS ROBLES | G - 68 | No especificado | Grouting piso 17, T4 | 2026-02-25 | 2026-03-25 | 28 | 10 | 15.3 | 153 |  | 15.4 | 3 | 153
24603 - FLORA - PARQUE CENTRAL LOS ROBLES | M - 67 | No especificado | Mortero Piso 17, T4 | 2026-02-24 | 2026-03-24 | 28 | 10 | 15.4 | 154 |  | 15.233 | 3 | 154
24603 - FLORA - PARQUE CENTRAL LOS ROBLES | M - 67 | No especificado | Mortero Piso 17, T4 | 2026-02-24 | 2026-03-24 | 28 | 10 | 15 | 150 |  | 15.233 | 3 | 150
24603 - FLORA - PARQUE CENTRAL LOS ROBLES | M - 67 | No especificado | Mortero Piso 17, T4 | 2026-02-24 | 2026-03-24 | 28 | 10 | 15.3 | 153 |  | 15.233 | 3 | 153
24603 - FLORA - PARQUE CENTRAL LOS ROBLES | G - 67 | No especificado | Grouting Piso 17, T4 | 2026-02-24 | 2026-03-24 | 28 | 10 | 15.9 | 159 |  | 16.067 | 3 | 159
24603 - FLORA - PARQUE CENTRAL LOS ROBLES | G - 67 | No especificado | Grouting Piso 17, T4 | 2026-02-24 | 2026-03-24 | 28 | 10 | 16.1 | 161 |  | 16.067 | 3 | 161
24603 - FLORA - PARQUE CENTRAL LOS ROBLES | G - 67 | No especificado | Grouting Piso 17, T4 | 2026-02-24 | 2026-03-24 | 28 | 10 | 16.2 | 162 |  | 16.067 | 3 | 162
24603 - FLORA - PARQUE CENTRAL LOS ROBLES | M - 66 | No especificado | Mortero Piso 17, T3 | 2026-02-24 | 2026-03-24 | 28 | 10 | 13.6 | 136 |  | 13.7 | 3 | 136
24603 - FLORA - PARQUE CENTRAL LOS ROBLES | M - 66 | No especificado | Mortero Piso 17, T3 | 2026-02-24 | 2026-03-24 | 28 | 10 | 13.9 | 139 |  | 13.7 | 3 | 139
24603 - FLORA - PARQUE CENTRAL LOS ROBLES | M - 66 | No especificado | Mortero Piso 17, T3 | 2026-02-24 | 2026-03-24 | 28 | 10 | 13.6 | 136 |  | 13.7 | 3 | 136
24603 - FLORA - PARQUE CENTRAL LOS ROBLES | G - 66 | No especificado | Grouting piso 17, T3 | 2026-02-24 | 2026-03-24 | 28 | 10 | 16.1 | 161 |  | 16.133 | 3 | 161
24603 - FLORA - PARQUE CENTRAL LOS ROBLES | G - 66 | No especificado | Grouting piso 17, T3 | 2026-02-24 | 2026-03-24 | 28 | 10 | 16.4 | 164 |  | 16.133 | 3 | 164
24603 - FLORA - PARQUE CENTRAL LOS ROBLES | G - 66 | No especificado | Grouting piso 17, T3 | 2026-02-24 | 2026-03-24 | 28 | 10 | 15.9 | 159 |  | 16.133 | 3 | 159
24603 - FLORA - PARQUE CENTRAL LOS ROBLES | M - 61 | No especificado | Mortero Piso 16, T3 | 2026-02-19 | 2026-03-19 | 28 | 10 | 16.8 | 168 |  | 16.4 | 3 | 168
24603 - FLORA - PARQUE CENTRAL LOS ROBLES | M - 61 | No especificado | Mortero Piso 16, T3 | 2026-02-19 | 2026-03-19 | 28 | 10 | 16.3 | 163 |  | 16.4 | 3 | 163
24603 - FLORA - PARQUE CENTRAL LOS ROBLES | M - 61 | No especificado | Mortero Piso 16, T3 | 2026-02-19 | 2026-03-19 | 28 | 10 | 16.1 | 161 |  | 16.4 | 3 | 161
24603 - FLORA - PARQUE CENTRAL LOS ROBLES | G - 61 | No especificado | Grouting Piso 16, T3 | 2026-02-19 | 2026-03-19 | 28 | 10 | 17.3 | 173 |  | 17.333 | 3 | 173
24603 - FLORA - PARQUE CENTRAL LOS ROBLES | G - 61 | No especificado | Grouting Piso 16, T3 | 2026-02-19 | 2026-03-19 | 28 | 10 | 17.5 | 175 |  | 17.333 | 3 | 175
24603 - FLORA - PARQUE CENTRAL LOS ROBLES | G - 61 | No especificado | Grouting Piso 16, T3 | 2026-02-19 | 2026-03-19 | 28 | 10 | 17.2 | 172 |  | 17.333 | 3 | 172
24603 - FLORA - PARQUE CENTRAL LOS ROBLES | M - 60 | No especificado | Mortero Piso 15, T4 | 2026-02-18 | 2026-03-18 | 28 | 10 | 17.5 | 175 |  | 17.267 | 3 | 175
24603 - FLORA - PARQUE CENTRAL LOS ROBLES | M - 60 | No especificado | Mortero Piso 15, T4 | 2026-02-18 | 2026-03-18 | 28 | 10 | 16.9 | 169 |  | 17.267 | 3 | 169
24603 - FLORA - PARQUE CENTRAL LOS ROBLES | M - 60 | No especificado | Mortero Piso 15, T4 | 2026-02-18 | 2026-03-18 | 28 | 10 | 17.4 | 174 |  | 17.267 | 3 | 174
24603 - FLORA - PARQUE CENTRAL LOS ROBLES | G - 60 | No especificado | Grouting piso 15, T4 | 2026-02-18 | 2026-03-18 | 28 | 10 | 18.5 | 185 |  | 18.367 | 3 | 185
24603 - FLORA - PARQUE CENTRAL LOS ROBLES | G - 60 | No especificado | Grouting piso 15, T4 | 2026-02-18 | 2026-03-18 | 28 | 10 | 18.2 | 182 |  | 18.367 | 3 | 182
24603 - FLORA - PARQUE CENTRAL LOS ROBLES | G - 60 | No especificado | Grouting piso 15, T4 | 2026-02-18 | 2026-03-18 | 28 | 10 | 18.4 | 184 |  | 18.367 | 3 | 184
24603 - FLORA - PARQUE CENTRAL LOS ROBLES | M 65 | No especificado | Mortero piso 17 , T3 | 2026-02-23 | 2026-03-23 | 28 | 10 | 15.5 | 155 |  | 15.533 | 3 | 155
24603 - FLORA - PARQUE CENTRAL LOS ROBLES | M 65 | No especificado | Mortero piso 17 , T3 | 2026-02-23 | 2026-03-23 | 28 | 10 | 15.3 | 153 |  | 15.533 | 3 | 153
24603 - FLORA - PARQUE CENTRAL LOS ROBLES | M 65 | No especificado | Mortero piso 17 , T3 | 2026-02-23 | 2026-03-23 | 28 | 10 | 15.8 | 158 |  | 15.533 | 3 | 158
24603 - FLORA - PARQUE CENTRAL LOS ROBLES | G 65 | No especificado | Grouting piso 17 , T3 | 2026-02-23 | 2026-03-23 | 28 | 10 | 16.1 | 161 |  | 16 | 3 | 161
24603 - FLORA - PARQUE CENTRAL LOS ROBLES | G 65 | No especificado | Grouting piso 17 , T3 | 2026-02-23 | 2026-03-23 | 28 | 10 | 16 | 160 |  | 16 | 3 | 160
24603 - FLORA - PARQUE CENTRAL LOS ROBLES | G 65 | No especificado | Grouting piso 17 , T3 | 2026-02-23 | 2026-03-23 | 28 | 10 | 15.9 | 159 |  | 16 | 3 | 159
24603 - FLORA - PARQUE CENTRAL LOS ROBLES | M 64 | No especificado | Mortero piso 16 , T4 | 2026-02-21 | 2026-03-21 | 28 | 10 | 15.9 | 159 |  | 15.9 | 3 | 159
24603 - FLORA - PARQUE CENTRAL LOS ROBLES | M 64 | No especificado | Mortero piso 16 , T4 | 2026-02-21 | 2026-03-21 | 28 | 10 | 16.2 | 162 |  | 15.9 | 3 | 162
24603 - FLORA - PARQUE CENTRAL LOS ROBLES | M 64 | No especificado | Mortero piso 16 , T4 | 2026-02-21 | 2026-03-21 | 28 | 10 | 15.6 | 156 |  | 15.9 | 3 | 156
24603 - FLORA - PARQUE CENTRAL LOS ROBLES | G 64 | No especificado | Grouting piso 16 , T4 | 2026-02-21 | 2026-03-21 | 28 | 10 | 16.4 | 164 |  | 16.4 | 3 | 164
24603 - FLORA - PARQUE CENTRAL LOS ROBLES | G 64 | No especificado | Grouting piso 16 , T4 | 2026-02-21 | 2026-03-21 | 28 | 10 | 16.3 | 163 |  | 16.4 | 3 | 163
24603 - FLORA - PARQUE CENTRAL LOS ROBLES | G 64 | No especificado | Grouting piso 16 , T4 | 2026-02-21 | 2026-03-21 | 28 | 10 | 16.5 | 165 |  | 16.4 | 3 | 165
24603 - FLORA - PARQUE CENTRAL LOS ROBLES | M 63 | No especificado | Mortero piso 16 | 2026-02-19 | 2026-03-19 | 28 | 10 | 16.3 | 163 |  | 16.6 | 3 | 163
24603 - FLORA - PARQUE CENTRAL LOS ROBLES | M 63 | No especificado | Mortero piso 16 | 2026-02-19 | 2026-03-19 | 28 | 10 | 16.4 | 164 |  | 16.6 | 3 | 164
24603 - FLORA - PARQUE CENTRAL LOS ROBLES | M 63 | No especificado | Mortero piso 16 | 2026-02-19 | 2026-03-19 | 28 | 10 | 17.1 | 171 |  | 16.6 | 3 | 171
24603 - FLORA - PARQUE CENTRAL LOS ROBLES | G 63 | No especificado | Grouting piso 16 , T4 | 2026-02-19 | 2026-03-19 | 28 | 10 | 15.2 | 152 |  | 15.433 | 3 | 152
24603 - FLORA - PARQUE CENTRAL LOS ROBLES | G 63 | No especificado | Grouting piso 16 , T4 | 2026-02-19 | 2026-03-19 | 28 | 10 | 15.5 | 155 |  | 15.433 | 3 | 155
24603 - FLORA - PARQUE CENTRAL LOS ROBLES | G 63 | No especificado | Grouting piso 16 , T4 | 2026-02-19 | 2026-03-19 | 28 | 10 | 15.6 | 156 |  | 15.433 | 3 | 156
24603 - FLORA - PARQUE CENTRAL LOS ROBLES | M 62 | No especificado | Mortero piso 16 , T3 | 2026-02-19 | 2026-03-19 | 28 | 10 | 16.8 | 168 |  | 16.833 | 3 | 168
24603 - FLORA - PARQUE CENTRAL LOS ROBLES | M 62 | No especificado | Mortero piso 16 , T3 | 2026-02-19 | 2026-03-19 | 28 | 10 | 16.6 | 166 |  | 16.833 | 3 | 166
24603 - FLORA - PARQUE CENTRAL LOS ROBLES | M 62 | No especificado | Mortero piso 16 , T3 | 2026-02-19 | 2026-03-19 | 28 | 10 | 17.1 | 171 |  | 16.833 | 3 | 171
24603 - FLORA - PARQUE CENTRAL LOS ROBLES | G 62 | No especificado | Grouting piso 16 , T3 | 2026-02-19 | 2026-03-19 | 28 | 10 | 16.6 | 166 |  | 16.633 | 3 | 166
24603 - FLORA - PARQUE CENTRAL LOS ROBLES | G 62 | No especificado | Grouting piso 16 , T3 | 2026-02-19 | 2026-03-19 | 28 | 10 | 16.8 | 168 |  | 16.633 | 3 | 168
24603 - FLORA - PARQUE CENTRAL LOS ROBLES | G 62 | No especificado | Grouting piso 16 , T3 | 2026-02-19 | 2026-03-19 | 28 | 10 | 16.5 | 165 |  | 16.633 | 3 | 165
24603 - FLORA - PARQUE CENTRAL LOS ROBLES | M - 57 | No especificado | Mortero Piso 15, T3 | 2026-02-17 | 2026-03-17 | 28 | 10 | 12.2 | 122 |  | 12.267 | 3 | 122
24603 - FLORA - PARQUE CENTRAL LOS ROBLES | M - 57 | No especificado | Mortero Piso 15, T3 | 2026-02-17 | 2026-03-17 | 28 | 10 | 12.4 | 124 |  | 12.267 | 3 | 124
24603 - FLORA - PARQUE CENTRAL LOS ROBLES | M - 57 | No especificado | Mortero Piso 15, T3 | 2026-02-17 | 2026-03-17 | 28 | 10 | 12.2 | 122 |  | 12.267 | 3 | 122
24603 - FLORA - PARQUE CENTRAL LOS ROBLES | G - 57 | No especificado | Grouting Piso 15, T3 | 2026-02-17 | 2026-03-17 | 28 | 10 | 15.9 | 159 |  | 15.967 | 3 | 159
24603 - FLORA - PARQUE CENTRAL LOS ROBLES | G - 57 | No especificado | Grouting Piso 15, T3 | 2026-02-17 | 2026-03-17 | 28 | 10 | 16.1 | 161 |  | 15.967 | 3 | 161
24603 - FLORA - PARQUE CENTRAL LOS ROBLES | G - 57 | No especificado | Grouting Piso 15, T3 | 2026-02-17 | 2026-03-17 | 28 | 10 | 15.9 | 159 |  | 15.967 | 3 | 159
24603 - FLORA - PARQUE CENTRAL LOS ROBLES | M - 56 | No especificado | Mortero Piso 14, T4 | 2026-02-17 | 2026-03-17 | 28 | 10 | 13.4 | 134 |  | 13.2 | 3 | 134
24603 - FLORA - PARQUE CENTRAL LOS ROBLES | M - 56 | No especificado | Mortero Piso 14, T4 | 2026-02-17 | 2026-03-17 | 28 | 10 | 13 | 130 |  | 13.2 | 3 | 130
24603 - FLORA - PARQUE CENTRAL LOS ROBLES | M - 56 | No especificado | Mortero Piso 14, T4 | 2026-02-17 | 2026-03-17 | 28 | 10 | 13.2 | 132 |  | 13.2 | 3 | 132
24603 - FLORA - PARQUE CENTRAL LOS ROBLES | G - 56 | No especificado | Grouting piso 14, T4 | 2026-02-17 | 2026-03-17 | 28 | 10 | 17.4 | 174 |  | 17.467 | 3 | 174
24603 - FLORA - PARQUE CENTRAL LOS ROBLES | G - 56 | No especificado | Grouting piso 14, T4 | 2026-02-17 | 2026-03-17 | 28 | 10 | 17.6 | 176 |  | 17.467 | 3 | 176
24603 - FLORA - PARQUE CENTRAL LOS ROBLES | G - 56 | No especificado | Grouting piso 14, T4 | 2026-02-17 | 2026-03-17 | 28 | 10 | 17.4 | 174 |  | 17.467 | 3 | 174
24603 - FLORA - PARQUE CENTRAL LOS ROBLES | M - 59 | No especificado | Mortero Piso 15, T4 | 2026-02-18 | 2026-03-18 | 28 | 10 | 16.8 | 168 |  | 17 | 3 | 168
24603 - FLORA - PARQUE CENTRAL LOS ROBLES | M - 59 | No especificado | Mortero Piso 15, T4 | 2026-02-18 | 2026-03-18 | 28 | 10 | 17.5 | 175 |  | 17 | 3 | 175
24603 - FLORA - PARQUE CENTRAL LOS ROBLES | M - 59 | No especificado | Mortero Piso 15, T4 | 2026-02-18 | 2026-03-18 | 28 | 10 | 16.7 | 167 |  | 17 | 3 | 167
24603 - FLORA - PARQUE CENTRAL LOS ROBLES | G - 59 | No especificado | Grouting Piso 15, T4 | 2026-02-18 | 2026-03-18 | 28 | 10 | 16.1 | 161 |  | 16.1 | 3 | 161
24603 - FLORA - PARQUE CENTRAL LOS ROBLES | G - 59 | No especificado | Grouting Piso 15, T4 | 2026-02-18 | 2026-03-18 | 28 | 10 | 15.9 | 159 |  | 16.1 | 3 | 159
24603 - FLORA - PARQUE CENTRAL LOS ROBLES | G - 59 | No especificado | Grouting Piso 15, T4 | 2026-02-18 | 2026-03-18 | 28 | 10 | 16.3 | 163 |  | 16.1 | 3 | 163
24603 - FLORA - PARQUE CENTRAL LOS ROBLES | M - 58 | No especificado | Mortero Piso 15, T3 | 2026-02-18 | 2026-03-18 | 28 | 10 | 16.7 | 167 |  | 16.7 | 3 | 167
24603 - FLORA - PARQUE CENTRAL LOS ROBLES | M - 58 | No especificado | Mortero Piso 15, T3 | 2026-02-18 | 2026-03-18 | 28 | 10 | 17.2 | 172 |  | 16.7 | 3 | 172
24603 - FLORA - PARQUE CENTRAL LOS ROBLES | M - 58 | No especificado | Mortero Piso 15, T3 | 2026-02-18 | 2026-03-18 | 28 | 10 | 16.2 | 162 |  | 16.7 | 3 | 162
24603 - FLORA - PARQUE CENTRAL LOS ROBLES | G - 58 | No especificado | Grouting piso 15, T3 | 2026-02-18 | 2026-03-18 | 28 | 10 | 16.3 | 163 |  | 16 | 3 | 163
24603 - FLORA - PARQUE CENTRAL LOS ROBLES | G - 58 | No especificado | Grouting piso 15, T3 | 2026-02-18 | 2026-03-18 | 28 | 10 | 15.9 | 159 |  | 16 | 3 | 159
24603 - FLORA - PARQUE CENTRAL LOS ROBLES | G - 58 | No especificado | Grouting piso 15, T3 | 2026-02-18 | 2026-03-18 | 28 | 10 | 15.8 | 158 |  | 16 | 3 | 158
24603 - FLORA - PARQUE CENTRAL LOS ROBLES | G - 54 | No especificado | Grouting Piso 14, T3 | 2026-02-17 | 2026-03-17 | 28 | 10 | 15.8 | 158 |  | 15.833 | 3 | 158
24603 - FLORA - PARQUE CENTRAL LOS ROBLES | G - 54 | No especificado | Grouting Piso 14, T3 | 2026-02-17 | 2026-03-17 | 28 | 10 | 15.8 | 158 |  | 15.833 | 3 | 158
24603 - FLORA - PARQUE CENTRAL LOS ROBLES | G - 54 | No especificado | Grouting Piso 14, T3 | 2026-02-17 | 2026-03-17 | 28 | 10 | 15.9 | 159 |  | 15.833 | 3 | 159
24603 - FLORA - PARQUE CENTRAL LOS ROBLES | M - 54 | No especificado | Mortero Piso 14, T3 | 2026-02-17 | 2026-03-17 | 28 | 10 | 16.2 | 162 |  | 15.867 | 3 | 162
24603 - FLORA - PARQUE CENTRAL LOS ROBLES | M - 54 | No especificado | Mortero Piso 14, T3 | 2026-02-17 | 2026-03-17 | 28 | 10 | 15.7 | 157 |  | 15.867 | 3 | 157
24603 - FLORA - PARQUE CENTRAL LOS ROBLES | M - 54 | No especificado | Mortero Piso 14, T3 | 2026-02-17 | 2026-03-17 | 28 | 10 | 15.7 | 157 |  | 15.867 | 3 | 157
24603 - FLORA - PARQUE CENTRAL LOS ROBLES | M - 53 | No especificado | Mortero Piso 14, T3 | 2026-02-17 | 2026-03-17 | 28 | 10 | 16.4 | 164 |  | 16.467 | 3 | 164
24603 - FLORA - PARQUE CENTRAL LOS ROBLES | M - 53 | No especificado | Mortero Piso 14, T3 | 2026-02-17 | 2026-03-17 | 28 | 10 | 16.5 | 165 |  | 16.467 | 3 | 165
24603 - FLORA - PARQUE CENTRAL LOS ROBLES | M - 53 | No especificado | Mortero Piso 14, T3 | 2026-02-17 | 2026-03-17 | 28 | 10 | 16.5 | 165 |  | 16.467 | 3 | 165
24603 - FLORA - PARQUE CENTRAL LOS ROBLES | G - 53 | No especificado | Grouting Piso 14, T3 | 2026-02-17 | 2026-03-17 | 28 | 10 | 16.5 | 165 |  | 16.233 | 3 | 165
24603 - FLORA - PARQUE CENTRAL LOS ROBLES | G - 53 | No especificado | Grouting Piso 14, T3 | 2026-02-17 | 2026-03-17 | 28 | 10 | 16 | 160 |  | 16.233 | 3 | 160
24603 - FLORA - PARQUE CENTRAL LOS ROBLES | G - 53 | No especificado | Grouting Piso 14, T3 | 2026-02-17 | 2026-03-17 | 28 | 10 | 16.2 | 162 |  | 16.233 | 3 | 162
24603 - FLORA - PARQUE CENTRAL LOS ROBLES | M - 55 | No especificado | Mortero piso 14, T4 | 2026-02-17 | 2026-03-17 | 28 | 10 | 16 | 160 |  | 16.133 | 3 | 160
24603 - FLORA - PARQUE CENTRAL LOS ROBLES | M - 55 | No especificado | Mortero piso 14, T4 | 2026-02-17 | 2026-03-17 | 28 | 10 | 16.3 | 163 |  | 16.133 | 3 | 163
24603 - FLORA - PARQUE CENTRAL LOS ROBLES | M - 55 | No especificado | Mortero piso 14, T4 | 2026-02-17 | 2026-03-17 | 28 | 10 | 16.1 | 161 |  | 16.133 | 3 | 161
24603 - FLORA - PARQUE CENTRAL LOS ROBLES | G - 55 | No especificado | Grouting piso 14, T4 | 2026-02-17 | 2026-03-17 | 28 | 10 | 16.5 | 165 |  | 16.567 | 3 | 165
24603 - FLORA - PARQUE CENTRAL LOS ROBLES | G - 55 | No especificado | Grouting piso 14, T4 | 2026-02-17 | 2026-03-17 | 28 | 10 | 16.5 | 165 |  | 16.567 | 3 | 165
24603 - FLORA - PARQUE CENTRAL LOS ROBLES | G - 55 | No especificado | Grouting piso 14, T4 | 2026-02-17 | 2026-03-17 | 28 | 10 | 16.7 | 167 |  | 16.567 | 3 | 167
24603 - FLORA - PARQUE CENTRAL LOS ROBLES | M - 52 | No especificado | Mortero Piso 13, T4 | 2026-02-16 | 2026-03-16 | 28 | 10 | 15.4 | 154 |  | 15.4 | 3 | 154
24603 - FLORA - PARQUE CENTRAL LOS ROBLES | M - 52 | No especificado | Mortero Piso 13, T4 | 2026-02-16 | 2026-03-16 | 28 | 10 | 15.7 | 157 |  | 15.4 | 3 | 157
24603 - FLORA - PARQUE CENTRAL LOS ROBLES | M - 52 | No especificado | Mortero Piso 13, T4 | 2026-02-16 | 2026-03-16 | 28 | 10 | 15.1 | 151 |  | 15.4 | 3 | 151
24603 - FLORA - PARQUE CENTRAL LOS ROBLES | G - 52 | No especificado | Grouting Piso 13, T4 | 2026-02-16 | 2026-03-16 | 28 | 10 | 15.3 | 153 |  | 15.2 | 3 | 153
24603 - FLORA - PARQUE CENTRAL LOS ROBLES | G - 52 | No especificado | Grouting Piso 13, T4 | 2026-02-16 | 2026-03-16 | 28 | 10 | 14.9 | 149 |  | 15.2 | 3 | 149
24603 - FLORA - PARQUE CENTRAL LOS ROBLES | G - 52 | No especificado | Grouting Piso 13, T4 | 2026-02-16 | 2026-03-16 | 28 | 10 | 15.4 | 154 |  | 15.2 | 3 | 154
24603 - FLORA - PARQUE CENTRAL LOS ROBLES | M - 51 | No especificado | Mortero Piso 13, T4 | 2026-02-16 | 2026-03-16 | 28 | 10 | 15.7 | 157 |  | 16.033 | 3 | 157
24603 - FLORA - PARQUE CENTRAL LOS ROBLES | M - 51 | No especificado | Mortero Piso 13, T4 | 2026-02-16 | 2026-03-16 | 28 | 10 | 16.3 | 163 |  | 16.033 | 3 | 163
24603 - FLORA - PARQUE CENTRAL LOS ROBLES | M - 51 | No especificado | Mortero Piso 13, T4 | 2026-02-16 | 2026-03-16 | 28 | 10 | 16.1 | 161 |  | 16.033 | 3 | 161
24603 - FLORA - PARQUE CENTRAL LOS ROBLES | G - 51 | No especificado | Grouting Piso 13, T4 | 2026-02-16 | 2026-03-16 | 28 | 10 | 17.2 | 172 |  | 16.9 | 3 | 172
24603 - FLORA - PARQUE CENTRAL LOS ROBLES | G - 51 | No especificado | Grouting Piso 13, T4 | 2026-02-16 | 2026-03-16 | 28 | 10 | 16.6 | 166 |  | 16.9 | 3 | 166
24603 - FLORA - PARQUE CENTRAL LOS ROBLES | G - 51 | No especificado | Grouting Piso 13, T4 | 2026-02-16 | 2026-03-16 | 28 | 10 | 16.9 | 169 |  | 16.9 | 3 | 169
24603 - FLORA - PARQUE CENTRAL LOS ROBLES | M50 | No especificado | Mortero Piso 13 T3 | 2026-02-16 | 2026-03-16 | 28 | 10 | 16.5 | 165 |  | 16.7 | 3 | 165
24603 - FLORA - PARQUE CENTRAL LOS ROBLES | M50 | No especificado | Mortero Piso 13 T3 | 2026-02-16 | 2026-03-16 | 28 | 10 | 16.9 | 169 |  | 16.7 | 3 | 169
24603 - FLORA - PARQUE CENTRAL LOS ROBLES | M50 | No especificado | Mortero Piso 13 T3 | 2026-02-16 | 2026-03-16 | 28 | 10 | 16.7 | 167 |  | 16.7 | 3 | 167
24603 - FLORA - PARQUE CENTRAL LOS ROBLES | G50 | No especificado | Grouting Piso 13 T3 | 2026-02-16 | 2026-03-16 | 28 | 10 | 17.8 | 178 |  | 17.6 | 3 | 178
24603 - FLORA - PARQUE CENTRAL LOS ROBLES | G50 | No especificado | Grouting Piso 13 T3 | 2026-02-16 | 2026-03-16 | 28 | 10 | 17.6 | 176 |  | 17.6 | 3 | 176
24603 - FLORA - PARQUE CENTRAL LOS ROBLES | G50 | No especificado | Grouting Piso 13 T3 | 2026-02-16 | 2026-03-16 | 28 | 10 | 17.4 | 174 |  | 17.6 | 3 | 174
24603 - FLORA - PARQUE CENTRAL LOS ROBLES | M49 | No especificado | Mortero Piso 13 T3 | 2026-02-14 | 2026-03-14 | 28 | 10 | 15.2 | 152 |  | 14.9 | 3 | 152
24603 - FLORA - PARQUE CENTRAL LOS ROBLES | M49 | No especificado | Mortero Piso 13 T3 | 2026-02-14 | 2026-03-14 | 28 | 10 | 15.3 | 153 |  | 14.9 | 3 | 153
24603 - FLORA - PARQUE CENTRAL LOS ROBLES | M49 | No especificado | Mortero Piso 13 T3 | 2026-02-14 | 2026-03-14 | 28 | 10 | 14.2 | 142 |  | 14.9 | 3 | 142
24603 - FLORA - PARQUE CENTRAL LOS ROBLES | G49 | No especificado | Grouting Piso 13 T3 | 2026-02-14 | 2026-03-14 | 28 | 10 | 16.5 | 165 |  | 16.633 | 3 | 165
24603 - FLORA - PARQUE CENTRAL LOS ROBLES | G49 | No especificado | Grouting Piso 13 T3 | 2026-02-14 | 2026-03-14 | 28 | 10 | 16.6 | 166 |  | 16.633 | 3 | 166
24603 - FLORA - PARQUE CENTRAL LOS ROBLES | G49 | No especificado | Grouting Piso 13 T3 | 2026-02-14 | 2026-03-14 | 28 | 10 | 16.8 | 168 |  | 16.633 | 3 | 168
24603 - FLORA - PARQUE CENTRAL LOS ROBLES | M - 48 | No especificado | Mortero Piso 12, T4 | 2026-02-13 | 2026-03-13 | 28 | 10 | 16.2 | 162 |  | 15.967 | 3 | 162
24603 - FLORA - PARQUE CENTRAL LOS ROBLES | M - 48 | No especificado | Mortero Piso 12, T4 | 2026-02-13 | 2026-03-13 | 28 | 10 | 16 | 160 |  | 15.967 | 3 | 160
24603 - FLORA - PARQUE CENTRAL LOS ROBLES | M - 48 | No especificado | Mortero Piso 12, T4 | 2026-02-13 | 2026-03-13 | 28 | 10 | 15.7 | 157 |  | 15.967 | 3 | 157
24603 - FLORA - PARQUE CENTRAL LOS ROBLES | G - 48 | No especificado | Grouting Piso 12, T4 | 2026-02-13 | 2026-03-13 | 28 | 10 | 16.6 | 166 |  | 16.2 | 3 | 166
24603 - FLORA - PARQUE CENTRAL LOS ROBLES | G - 48 | No especificado | Grouting Piso 12, T4 | 2026-02-13 | 2026-03-13 | 28 | 10 | 15.8 | 158 |  | 16.2 | 3 | 158
24603 - FLORA - PARQUE CENTRAL LOS ROBLES | G - 48 | No especificado | Grouting Piso 12, T4 | 2026-02-13 | 2026-03-13 | 28 | 10 | 16.2 | 162 |  | 16.2 | 3 | 162
24603 - FLORA - PARQUE CENTRAL LOS ROBLES | M - 47 | No especificado | Mortero Piso 12, T4 | 2026-02-12 | 2026-03-12 | 28 | 10 | 16.4 | 164 |  | 16.667 | 3 | 164
24603 - FLORA - PARQUE CENTRAL LOS ROBLES | M - 47 | No especificado | Mortero Piso 12, T4 | 2026-02-12 | 2026-03-12 | 28 | 10 | 17.1 | 171 |  | 16.667 | 3 | 171
24603 - FLORA - PARQUE CENTRAL LOS ROBLES | M - 47 | No especificado | Mortero Piso 12, T4 | 2026-02-12 | 2026-03-12 | 28 | 10 | 16.5 | 165 |  | 16.667 | 3 | 165
24603 - FLORA - PARQUE CENTRAL LOS ROBLES | G - 47 | No especificado | Grouting Piso 12, T4 | 2026-02-12 | 2026-03-12 | 28 | 10 | 16.8 | 168 |  | 16.667 | 3 | 168
24603 - FLORA - PARQUE CENTRAL LOS ROBLES | G - 47 | No especificado | Grouting Piso 12, T4 | 2026-02-12 | 2026-03-12 | 28 | 10 | 16.5 | 165 |  | 16.667 | 3 | 165
24603 - FLORA - PARQUE CENTRAL LOS ROBLES | G - 47 | No especificado | Grouting Piso 12, T4 | 2026-02-12 | 2026-03-12 | 28 | 10 | 16.7 | 167 |  | 16.667 | 3 | 167
24603 - FLORA - PARQUE CENTRAL LOS ROBLES | M-44 | No especificado | Mortero Piso 11 T4 | 2026-02-09 | 2026-03-09 | 28 | 10 | 16.2 | 162 |  | 16.167 | 3 | 162
24603 - FLORA - PARQUE CENTRAL LOS ROBLES | M-44 | No especificado | Mortero Piso 11 T4 | 2026-02-09 | 2026-03-09 | 28 | 10 | 16.3 | 163 |  | 16.167 | 3 | 163
24603 - FLORA - PARQUE CENTRAL LOS ROBLES | M-44 | No especificado | Mortero Piso 11 T4 | 2026-02-09 | 2026-03-09 | 28 | 10 | 16 | 160 |  | 16.167 | 3 | 160
24603 - FLORA - PARQUE CENTRAL LOS ROBLES | G-44 | No especificado | Grouting Piso 11 T4 | 2026-02-09 | 2026-03-09 | 28 | 10 | 16.9 | 169 |  | 16.633 | 3 | 169
24603 - FLORA - PARQUE CENTRAL LOS ROBLES | G-44 | No especificado | Grouting Piso 11 T4 | 2026-02-09 | 2026-03-09 | 28 | 10 | 16.1 | 161 |  | 16.633 | 3 | 161
24603 - FLORA - PARQUE CENTRAL LOS ROBLES | G-44 | No especificado | Grouting Piso 11 T4 | 2026-02-09 | 2026-03-09 | 28 | 10 | 16.9 | 169 |  | 16.633 | 3 | 169
24603 - FLORA - PARQUE CENTRAL LOS ROBLES | M-43 | No especificado | Mortero Piso 11 T4 | 2026-02-07 | 2026-03-07 | 28 | 10 | 17.5 | 175 |  | 17.2 | 3 | 175
24603 - FLORA - PARQUE CENTRAL LOS ROBLES | M-43 | No especificado | Mortero Piso 11 T4 | 2026-02-07 | 2026-03-07 | 28 | 10 | 17 | 170 |  | 17.2 | 3 | 170
24603 - FLORA - PARQUE CENTRAL LOS ROBLES | M-43 | No especificado | Mortero Piso 11 T4 | 2026-02-07 | 2026-03-07 | 28 | 10 | 17.1 | 171 |  | 17.2 | 3 | 171
24603 - FLORA - PARQUE CENTRAL LOS ROBLES | G-43 | No especificado | Grouting Piso 11 T4 | 2026-02-07 | 2026-03-07 | 28 | 10 | 16.4 | 164 |  | 16.233 | 3 | 164
24603 - FLORA - PARQUE CENTRAL LOS ROBLES | G-43 | No especificado | Grouting Piso 11 T4 | 2026-02-07 | 2026-03-07 | 28 | 10 | 15.9 | 159 |  | 16.233 | 3 | 159
24603 - FLORA - PARQUE CENTRAL LOS ROBLES | G-43 | No especificado | Grouting Piso 11 T4 | 2026-02-07 | 2026-03-07 | 28 | 10 | 16.4 | 164 |  | 16.233 | 3 | 164
24603 - FLORA - PARQUE CENTRAL LOS ROBLES | M-46 | No especificado | Mortero Piso 12, T3 | 2026-02-11 | 2026-03-11 | 28 | 10 | 16.1 | 161 |  | 16.367 | 3 | 161
24603 - FLORA - PARQUE CENTRAL LOS ROBLES | M-46 | No especificado | Mortero Piso 12, T3 | 2026-02-11 | 2026-03-11 | 28 | 10 | 16.7 | 167 |  | 16.367 | 3 | 167
24603 - FLORA - PARQUE CENTRAL LOS ROBLES | M-46 | No especificado | Mortero Piso 12, T3 | 2026-02-11 | 2026-03-11 | 28 | 10 | 16.3 | 163 |  | 16.367 | 3 | 163
24603 - FLORA - PARQUE CENTRAL LOS ROBLES | G-46 | No especificado | Grouting Piso 12, T3 | 2026-02-11 | 2026-03-11 | 28 | 10 | 15.4 | 154 |  | 15.467 | 3 | 154
24603 - FLORA - PARQUE CENTRAL LOS ROBLES | G-46 | No especificado | Grouting Piso 12, T3 | 2026-02-11 | 2026-03-11 | 28 | 10 | 15.4 | 154 |  | 15.467 | 3 | 154
24603 - FLORA - PARQUE CENTRAL LOS ROBLES | G-46 | No especificado | Grouting Piso 12, T3 | 2026-02-11 | 2026-03-11 | 28 | 10 | 15.6 | 156 |  | 15.467 | 3 | 156
24603 - FLORA - PARQUE CENTRAL LOS ROBLES | M-45 | No especificado | Mortero Piso 12, T3 | 2026-02-10 | 2026-03-10 | 28 | 10 | 15.2 | 152 |  | 15.233 | 3 | 152
24603 - FLORA - PARQUE CENTRAL LOS ROBLES | M-45 | No especificado | Mortero Piso 12, T3 | 2026-02-10 | 2026-03-10 | 28 | 10 | 15.4 | 154 |  | 15.233 | 3 | 154
24603 - FLORA - PARQUE CENTRAL LOS ROBLES | M-45 | No especificado | Mortero Piso 12, T3 | 2026-02-10 | 2026-03-10 | 28 | 10 | 15.1 | 151 |  | 15.233 | 3 | 151
24603 - FLORA - PARQUE CENTRAL LOS ROBLES | G-45 | No especificado | Grouting Piso 12, T3 | 2026-02-10 | 2026-03-10 | 28 | 10 | 16 | 160 |  | 15.9 | 3 | 160
24603 - FLORA - PARQUE CENTRAL LOS ROBLES | G-45 | No especificado | Grouting Piso 12, T3 | 2026-02-10 | 2026-03-10 | 28 | 10 | 15.7 | 157 |  | 15.9 | 3 | 157
24603 - FLORA - PARQUE CENTRAL LOS ROBLES | G-45 | No especificado | Grouting Piso 12, T3 | 2026-02-10 | 2026-03-10 | 28 | 10 | 16 | 160 |  | 15.9 | 3 | 160
24603 - FLORA - PARQUE CENTRAL LOS ROBLES | M-42 | No especificado | Mortero Piso 11 T3 | 2026-02-06 | 2026-03-06 | 28 | 10 | 16.3 | 163 |  | 16.333 | 3 | 163
24603 - FLORA - PARQUE CENTRAL LOS ROBLES | M-42 | No especificado | Mortero Piso 11 T3 | 2026-02-06 | 2026-03-06 | 28 | 10 | 16.5 | 165 |  | 16.333 | 3 | 165
24603 - FLORA - PARQUE CENTRAL LOS ROBLES | M-42 | No especificado | Mortero Piso 11 T3 | 2026-02-06 | 2026-03-06 | 28 | 10 | 16.2 | 162 |  | 16.333 | 3 | 162
24603 - FLORA - PARQUE CENTRAL LOS ROBLES | G-42 | No especificado | Grouting Piso 11 T3 | 2026-02-06 | 2026-03-06 | 28 | 10 | 15.4 | 154 |  | 15.233 | 3 | 154
24603 - FLORA - PARQUE CENTRAL LOS ROBLES | G-42 | No especificado | Grouting Piso 11 T3 | 2026-02-06 | 2026-03-06 | 28 | 10 | 14.9 | 149 |  | 15.233 | 3 | 149
24603 - FLORA - PARQUE CENTRAL LOS ROBLES | G-42 | No especificado | Grouting Piso 11 T3 | 2026-02-06 | 2026-03-06 | 28 | 10 | 15.4 | 154 |  | 15.233 | 3 | 154
24603 - FLORA - PARQUE CENTRAL LOS ROBLES | M-41 | No especificado | Mortero Piso 11 T3 | 2026-02-05 | 2026-03-05 | 28 | 10 | 16.6 | 166 |  | 16.833 | 3 | 166
24603 - FLORA - PARQUE CENTRAL LOS ROBLES | M-41 | No especificado | Mortero Piso 11 T3 | 2026-02-05 | 2026-03-05 | 28 | 10 | 17.5 | 175 |  | 16.833 | 3 | 175
24603 - FLORA - PARQUE CENTRAL LOS ROBLES | M-41 | No especificado | Mortero Piso 11 T3 | 2026-02-05 | 2026-03-05 | 28 | 10 | 16.4 | 164 |  | 16.833 | 3 | 164
24603 - FLORA - PARQUE CENTRAL LOS ROBLES | G-41 | No especificado | Grouting Piso 11 T3 | 2026-02-05 | 2026-03-05 | 28 | 10 | 15.3 | 153 |  | 15.333 | 3 | 153
24603 - FLORA - PARQUE CENTRAL LOS ROBLES | G-41 | No especificado | Grouting Piso 11 T3 | 2026-02-05 | 2026-03-05 | 28 | 10 | 15.1 | 151 |  | 15.333 | 3 | 151
24603 - FLORA - PARQUE CENTRAL LOS ROBLES | G-41 | No especificado | Grouting Piso 11 T3 | 2026-02-05 | 2026-03-05 | 28 | 10 | 15.6 | 156 |  | 15.333 | 3 | 156
24603 - FLORA - PARQUE CENTRAL LOS ROBLES | G-40 | No especificado | Grouting Piso 10 T 4 | 2026-02-04 | 2026-03-04 | 28 | 10 | 17 | 170 |  | 16.867 | 3 | 170
24603 - FLORA - PARQUE CENTRAL LOS ROBLES | G-40 | No especificado | Grouting Piso 10 T 4 | 2026-02-04 | 2026-03-04 | 28 | 10 | 16.7 | 167 |  | 16.867 | 3 | 167
24603 - FLORA - PARQUE CENTRAL LOS ROBLES | G-40 | No especificado | Grouting Piso 10 T 4 | 2026-02-04 | 2026-03-04 | 28 | 10 | 16.9 | 169 |  | 16.867 | 3 | 169
24603 - FLORA - PARQUE CENTRAL LOS ROBLES | M-40 | No especificado | Mortero Piso 10 T4 | 2026-02-04 | 2026-03-04 | 28 | 10 | 17 | 170 |  | 17.2 | 3 | 170
24603 - FLORA - PARQUE CENTRAL LOS ROBLES | M-40 | No especificado | Mortero Piso 10 T4 | 2026-02-04 | 2026-03-04 | 28 | 10 | 17.6 | 176 |  | 17.2 | 3 | 176
24603 - FLORA - PARQUE CENTRAL LOS ROBLES | M-40 | No especificado | Mortero Piso 10 T4 | 2026-02-04 | 2026-03-04 | 28 | 10 | 17 | 170 |  | 17.2 | 3 | 170
24603 - FLORA - PARQUE CENTRAL LOS ROBLES | G-39 | No especificado | Grouting Piso 10 T4 | 2026-02-03 | 2026-03-03 | 28 | 10 | 17.6 | 176 |  | 17.667 | 3 | 176
24603 - FLORA - PARQUE CENTRAL LOS ROBLES | G-39 | No especificado | Grouting Piso 10 T4 | 2026-02-03 | 2026-03-03 | 28 | 10 | 17.8 | 178 |  | 17.667 | 3 | 178
24603 - FLORA - PARQUE CENTRAL LOS ROBLES | G-39 | No especificado | Grouting Piso 10 T4 | 2026-02-03 | 2026-03-03 | 28 | 10 | 17.6 | 176 |  | 17.667 | 3 | 176
24603 - FLORA - PARQUE CENTRAL LOS ROBLES | M-39 | No especificado | Mortero piso 10 T4 | 2026-02-03 | 2026-03-03 | 28 | 10 | 16.7 | 167 |  | 16.533 | 3 | 167
24603 - FLORA - PARQUE CENTRAL LOS ROBLES | M-39 | No especificado | Mortero piso 10 T4 | 2026-02-03 | 2026-03-03 | 28 | 10 | 16.4 | 164 |  | 16.533 | 3 | 164
24603 - FLORA - PARQUE CENTRAL LOS ROBLES | M-39 | No especificado | Mortero piso 10 T4 | 2026-02-03 | 2026-03-03 | 28 | 10 | 16.5 | 165 |  | 16.533 | 3 | 165
24603 - FLORA - PARQUE CENTRAL LOS ROBLES | M38 | No especificado | Mortero piso 10, T3 | 2026-02-02 | 2026-03-02 | 28 | 10 | 15.5 | 155 |  | 15.433 | 3 | 155
24603 - FLORA - PARQUE CENTRAL LOS ROBLES | M38 | No especificado | Mortero piso 10, T3 | 2026-02-02 | 2026-03-02 | 28 | 10 | 15.7 | 157 |  | 15.433 | 3 | 157
24603 - FLORA - PARQUE CENTRAL LOS ROBLES | M38 | No especificado | Mortero piso 10, T3 | 2026-02-02 | 2026-03-02 | 28 | 10 | 15.1 | 151 |  | 15.433 | 3 | 151
24603 - FLORA - PARQUE CENTRAL LOS ROBLES | G38 | No especificado | Grouting piso 10, T3 | 2026-02-02 | 2026-03-02 | 28 | 10 | 16.4 | 164 |  | 16.333 | 3 | 164
24603 - FLORA - PARQUE CENTRAL LOS ROBLES | G38 | No especificado | Grouting piso 10, T3 | 2026-02-02 | 2026-03-02 | 28 | 10 | 16.2 | 162 |  | 16.333 | 3 | 162
24603 - FLORA - PARQUE CENTRAL LOS ROBLES | G38 | No especificado | Grouting piso 10, T3 | 2026-02-02 | 2026-03-02 | 28 | 10 | 16.4 | 164 |  | 16.333 | 3 | 164
24603 - FLORA - PARQUE CENTRAL LOS ROBLES | M37 | No especificado | Mortero piso 10, T3 | 2026-01-31 | 2026-02-28 | 28 | 10 | 15.9 | 159 |  | 15.867 | 3 | 159
24603 - FLORA - PARQUE CENTRAL LOS ROBLES | M37 | No especificado | Mortero piso 10, T3 | 2026-01-31 | 2026-02-28 | 28 | 10 | 16 | 160 |  | 15.867 | 3 | 160
24603 - FLORA - PARQUE CENTRAL LOS ROBLES | M37 | No especificado | Mortero piso 10, T3 | 2026-01-31 | 2026-02-28 | 28 | 10 | 15.7 | 157 |  | 15.867 | 3 | 157
24603 - FLORA - PARQUE CENTRAL LOS ROBLES | G37 | No especificado | Grouting piso 10, T3 | 2026-01-31 | 2026-02-28 | 28 | 10 | 16.4 | 164 |  | 16.433 | 3 | 164
24603 - FLORA - PARQUE CENTRAL LOS ROBLES | G37 | No especificado | Grouting piso 10, T3 | 2026-01-31 | 2026-02-28 | 28 | 10 | 16.4 | 164 |  | 16.433 | 3 | 164
24603 - FLORA - PARQUE CENTRAL LOS ROBLES | G37 | No especificado | Grouting piso 10, T3 | 2026-01-31 | 2026-02-28 | 28 | 10 | 16.5 | 165 |  | 16.433 | 3 | 165
24603 - FLORA - PARQUE CENTRAL LOS ROBLES | M34 | No especificado | Mortero piso 9 , T3 | 2026-01-28 | 2026-02-25 | 28 | 10 | 16 | 160 |  | 16.2 | 3 | 160
24603 - FLORA - PARQUE CENTRAL LOS ROBLES | M34 | No especificado | Mortero piso 9 , T3 | 2026-01-28 | 2026-02-25 | 28 | 10 | 16.1 | 161 |  | 16.2 | 3 | 161
24603 - FLORA - PARQUE CENTRAL LOS ROBLES | M34 | No especificado | Mortero piso 9 , T3 | 2026-01-28 | 2026-02-25 | 28 | 10 | 16.5 | 165 |  | 16.2 | 3 | 165
24603 - FLORA - PARQUE CENTRAL LOS ROBLES | G34 | No especificado | Grouting piso 9 , T3 | 2026-01-28 | 2026-02-25 | 28 | 10 | 14.9 | 149 |  | 14.933 | 3 | 149
24603 - FLORA - PARQUE CENTRAL LOS ROBLES | G34 | No especificado | Grouting piso 9 , T3 | 2026-01-28 | 2026-02-25 | 28 | 10 | 15.1 | 151 |  | 14.933 | 3 | 151
24603 - FLORA - PARQUE CENTRAL LOS ROBLES | G34 | No especificado | Grouting piso 9 , T3 | 2026-01-28 | 2026-02-25 | 28 | 10 | 14.8 | 148 |  | 14.933 | 3 | 148
24603 - FLORA - PARQUE CENTRAL LOS ROBLES | M33 | No especificado | Mortero piso 9 , T3 | 2026-01-27 | 2026-02-24 | 28 | 10 | 16 | 160 |  | 15.733 | 3 | 160
24603 - FLORA - PARQUE CENTRAL LOS ROBLES | M33 | No especificado | Mortero piso 9 , T3 | 2026-01-27 | 2026-02-24 | 28 | 10 | 15.9 | 159 |  | 15.733 | 3 | 159
24603 - FLORA - PARQUE CENTRAL LOS ROBLES | M33 | No especificado | Mortero piso 9 , T3 | 2026-01-27 | 2026-02-24 | 28 | 10 | 15.3 | 153 |  | 15.733 | 3 | 153
24603 - FLORA - PARQUE CENTRAL LOS ROBLES | G33 | No especificado | Grouting piso 9 , T3 | 2026-01-27 | 2026-02-24 | 28 | 10 | 16.5 | 165 |  | 16.233 | 3 | 165
24603 - FLORA - PARQUE CENTRAL LOS ROBLES | G33 | No especificado | Grouting piso 9 , T3 | 2026-01-27 | 2026-02-24 | 28 | 10 | 16.4 | 164 |  | 16.233 | 3 | 164
24603 - FLORA - PARQUE CENTRAL LOS ROBLES | G33 | No especificado | Grouting piso 9 , T3 | 2026-01-27 | 2026-02-24 | 28 | 10 | 15.8 | 158 |  | 16.233 | 3 | 158
24603 - FLORA - PARQUE CENTRAL LOS ROBLES | M36 | No especificado | Mortero piso 9 , T4 | 2026-01-30 | 2026-02-27 | 28 | 10 | 14.7 | 147 |  | 14.833 | 3 | 147
24603 - FLORA - PARQUE CENTRAL LOS ROBLES | M36 | No especificado | Mortero piso 9 , T4 | 2026-01-30 | 2026-02-27 | 28 | 10 | 15 | 150 |  | 14.833 | 3 | 150
24603 - FLORA - PARQUE CENTRAL LOS ROBLES | M36 | No especificado | Mortero piso 9 , T4 | 2026-01-30 | 2026-02-27 | 28 | 10 | 14.8 | 148 |  | 14.833 | 3 | 148
24603 - FLORA - PARQUE CENTRAL LOS ROBLES | G36 | No especificado | Grouting piso 9 , T4 | 2026-01-30 | 2026-02-27 | 28 | 10 | 15.9 | 159 |  | 15.833 | 3 | 159
24603 - FLORA - PARQUE CENTRAL LOS ROBLES | G36 | No especificado | Grouting piso 9 , T4 | 2026-01-30 | 2026-02-27 | 28 | 10 | 15.8 | 158 |  | 15.833 | 3 | 158
24603 - FLORA - PARQUE CENTRAL LOS ROBLES | G36 | No especificado | Grouting piso 9 , T4 | 2026-01-30 | 2026-02-27 | 28 | 10 | 15.8 | 158 |  | 15.833 | 3 | 158
24603 - FLORA - PARQUE CENTRAL LOS ROBLES | M35 | No especificado | Mortero piso 9 , T4 | 2026-01-29 | 2026-02-26 | 28 | 10 | 16.5 | 165 |  | 16.233 | 3 | 165
24603 - FLORA - PARQUE CENTRAL LOS ROBLES | M35 | No especificado | Mortero piso 9 , T4 | 2026-01-29 | 2026-02-26 | 28 | 10 | 16.2 | 162 |  | 16.233 | 3 | 162
24603 - FLORA - PARQUE CENTRAL LOS ROBLES | M35 | No especificado | Mortero piso 9 , T4 | 2026-01-29 | 2026-02-26 | 28 | 10 | 16 | 160 |  | 16.233 | 3 | 160
24603 - FLORA - PARQUE CENTRAL LOS ROBLES | G35 | No especificado | Grouting piso 9 , T4 | 2026-01-29 | 2026-02-26 | 28 | 10 | 16.9 | 169 |  | 16.767 | 3 | 169
24603 - FLORA - PARQUE CENTRAL LOS ROBLES | G35 | No especificado | Grouting piso 9 , T4 | 2026-01-29 | 2026-02-26 | 28 | 10 | 16.7 | 167 |  | 16.767 | 3 | 167
24603 - FLORA - PARQUE CENTRAL LOS ROBLES | G35 | No especificado | Grouting piso 9 , T4 | 2026-01-29 | 2026-02-26 | 28 | 10 | 16.7 | 167 |  | 16.767 | 3 | 167
24603 - FLORA - PARQUE CENTRAL LOS ROBLES | M - 31 | No especificado | Mortero piso 8 - T4 | 2026-01-24 | 2026-02-21 | 28 | 10 | 14.6 | 146 |  | 14.4 | 3 | 146
24603 - FLORA - PARQUE CENTRAL LOS ROBLES | M - 31 | No especificado | Mortero piso 8 - T4 | 2026-01-24 | 2026-02-21 | 28 | 10 | 14 | 140 |  | 14.4 | 3 | 140
24603 - FLORA - PARQUE CENTRAL LOS ROBLES | M - 31 | No especificado | Mortero piso 8 - T4 | 2026-01-24 | 2026-02-21 | 28 | 10 | 14.6 | 146 |  | 14.4 | 3 | 146
24603 - FLORA - PARQUE CENTRAL LOS ROBLES | G - 31 | No especificado | Grouting piso 8 - T4 | 2026-01-24 | 2026-02-21 | 28 | 10 | 15.5 | 155 |  | 15.5 | 3 | 155
24603 - FLORA - PARQUE CENTRAL LOS ROBLES | G - 31 | No especificado | Grouting piso 8 - T4 | 2026-01-24 | 2026-02-21 | 28 | 10 | 15.6 | 156 |  | 15.5 | 3 | 156
24603 - FLORA - PARQUE CENTRAL LOS ROBLES | G - 31 | No especificado | Grouting piso 8 - T4 | 2026-01-24 | 2026-02-21 | 28 | 10 | 15.4 | 154 |  | 15.5 | 3 | 154
24603 - FLORA - PARQUE CENTRAL LOS ROBLES | M - 30 | No especificado | Mortero piso 8 - T3 | 2026-01-23 | 2026-02-20 | 28 | 10 | 16.5 | 165 |  | 16.3 | 3 | 165
24603 - FLORA - PARQUE CENTRAL LOS ROBLES | M - 30 | No especificado | Mortero piso 8 - T3 | 2026-01-23 | 2026-02-20 | 28 | 10 | 16 | 160 |  | 16.3 | 3 | 160
24603 - FLORA - PARQUE CENTRAL LOS ROBLES | M - 30 | No especificado | Mortero piso 8 - T3 | 2026-01-23 | 2026-02-20 | 28 | 10 | 16.4 | 164 |  | 16.3 | 3 | 164
24603 - FLORA - PARQUE CENTRAL LOS ROBLES | G - 30 | No especificado | Grouting piso 8 - T3 | 2026-01-23 | 2026-02-20 | 28 | 10 | 15.9 | 159 |  | 16.2 | 3 | 159
24603 - FLORA - PARQUE CENTRAL LOS ROBLES | G - 30 | No especificado | Grouting piso 8 - T3 | 2026-01-23 | 2026-02-20 | 28 | 10 | 16.3 | 163 |  | 16.2 | 3 | 163
24603 - FLORA - PARQUE CENTRAL LOS ROBLES | G - 30 | No especificado | Grouting piso 8 - T3 | 2026-01-23 | 2026-02-20 | 28 | 10 | 16.4 | 164 |  | 16.2 | 3 | 164
24603 - FLORA - PARQUE CENTRAL LOS ROBLES | M - 29 | No especificado | Mortero piso 8 - T3 | 2026-01-22 | 2026-02-19 | 28 | 10 | 17.5 | 175 |  | 17.567 | 3 | 175
24603 - FLORA - PARQUE CENTRAL LOS ROBLES | M - 29 | No especificado | Mortero piso 8 - T3 | 2026-01-22 | 2026-02-19 | 28 | 10 | 17.3 | 173 |  | 17.567 | 3 | 173
24603 - FLORA - PARQUE CENTRAL LOS ROBLES | M - 29 | No especificado | Mortero piso 8 - T3 | 2026-01-22 | 2026-02-19 | 28 | 10 | 17.9 | 179 |  | 17.567 | 3 | 179
24603 - FLORA - PARQUE CENTRAL LOS ROBLES | G - 29 | No especificado | Grouting piso 8 - T3 | 2026-01-22 | 2026-02-19 | 28 | 10 | 14.1 | 141 |  | 14.2 | 3 | 141
24603 - FLORA - PARQUE CENTRAL LOS ROBLES | G - 29 | No especificado | Grouting piso 8 - T3 | 2026-01-22 | 2026-02-19 | 28 | 10 | 14.1 | 141 |  | 14.2 | 3 | 141
24603 - FLORA - PARQUE CENTRAL LOS ROBLES | G - 29 | No especificado | Grouting piso 8 - T3 | 2026-01-22 | 2026-02-19 | 28 | 10 | 14.4 | 144 |  | 14.2 | 3 | 144
24603 - FLORA - PARQUE CENTRAL LOS ROBLES | M - 28 | No especificado | Mortero piso 7 - T3 | 2026-01-21 | 2026-02-18 | 28 | 10 | 16.5 | 165 |  | 16.2 | 3 | 165
24603 - FLORA - PARQUE CENTRAL LOS ROBLES | M - 28 | No especificado | Mortero piso 7 - T3 | 2026-01-21 | 2026-02-18 | 28 | 10 | 16 | 160 |  | 16.2 | 3 | 160
24603 - FLORA - PARQUE CENTRAL LOS ROBLES | M - 28 | No especificado | Mortero piso 7 - T3 | 2026-01-21 | 2026-02-18 | 28 | 10 | 16.1 | 161 |  | 16.2 | 3 | 161
24603 - FLORA - PARQUE CENTRAL LOS ROBLES | G - 28 | No especificado | Grouting piso 7 - T3 | 2026-01-21 | 2026-02-18 | 28 | 10 | 15.5 | 155 |  | 15.2 | 3 | 155
24603 - FLORA - PARQUE CENTRAL LOS ROBLES | G - 28 | No especificado | Grouting piso 7 - T3 | 2026-01-21 | 2026-02-18 | 28 | 10 | 15 | 150 |  | 15.2 | 3 | 150
24603 - FLORA - PARQUE CENTRAL LOS ROBLES | G - 28 | No especificado | Grouting piso 7 - T3 | 2026-01-21 | 2026-02-18 | 28 | 10 | 15.1 | 151 |  | 15.2 | 3 | 151
24603 - FLORA - PARQUE CENTRAL LOS ROBLES | M - 32 | No especificado | Mortero piso 8 - T4 | 2026-01-26 | 2026-02-23 | 28 | 10 | 16.5 | 165 |  | 16.2 | 3 | 165
24603 - FLORA - PARQUE CENTRAL LOS ROBLES | M - 32 | No especificado | Mortero piso 8 - T4 | 2026-01-26 | 2026-02-23 | 28 | 10 | 15.9 | 159 |  | 16.2 | 3 | 159
24603 - FLORA - PARQUE CENTRAL LOS ROBLES | M - 32 | No especificado | Mortero piso 8 - T4 | 2026-01-26 | 2026-02-23 | 28 | 10 | 16.2 | 162 |  | 16.2 | 3 | 162
24603 - FLORA - PARQUE CENTRAL LOS ROBLES | G - 32 | No especificado | Grouting piso 8 - T4 | 2026-01-26 | 2026-02-23 | 28 | 10 | 15.9 | 159 |  | 15.967 | 3 | 159
24603 - FLORA - PARQUE CENTRAL LOS ROBLES | G - 32 | No especificado | Grouting piso 8 - T4 | 2026-01-26 | 2026-02-23 | 28 | 10 | 15.9 | 159 |  | 15.967 | 3 | 159
24603 - FLORA - PARQUE CENTRAL LOS ROBLES | G - 32 | No especificado | Grouting piso 8 - T4 | 2026-01-26 | 2026-02-23 | 28 | 10 | 16.1 | 161 |  | 15.967 | 3 | 161
24603 - FLORA - PARQUE CENTRAL LOS ROBLES | G25 | No especificado | Grouting P7 , T4 | 2026-01-17 | 2026-02-14 | 28 | 10 | 14.9 | 149 |  | 14.5 | 3 | 149
24603 - FLORA - PARQUE CENTRAL LOS ROBLES | G25 | No especificado | Grouting P7 , T4 | 2026-01-17 | 2026-02-14 | 28 | 10 | 14.5 | 145 |  | 14.5 | 3 | 145
24603 - FLORA - PARQUE CENTRAL LOS ROBLES | G25 | No especificado | Grouting P7 , T4 | 2026-01-17 | 2026-02-14 | 28 | 10 | 14.1 | 141 |  | 14.5 | 3 | 141
24603 - FLORA - PARQUE CENTRAL LOS ROBLES | M25 | No especificado | Mortero P7 , T4 | 2026-01-17 | 2026-02-14 | 28 | 10 | 14.4 | 144 |  | 14.8 | 3 | 144
24603 - FLORA - PARQUE CENTRAL LOS ROBLES | M25 | No especificado | Mortero P7 , T4 | 2026-01-17 | 2026-02-14 | 28 | 10 | 15.1 | 151 |  | 14.8 | 3 | 151
24603 - FLORA - PARQUE CENTRAL LOS ROBLES | M25 | No especificado | Mortero P7 , T4 | 2026-01-17 | 2026-02-14 | 28 | 10 | 14.9 | 149 |  | 14.8 | 3 | 149
24603 - FLORA - PARQUE CENTRAL LOS ROBLES | G - 26 | No especificado | Grouting P7, T4 | 2026-01-19 | 2026-02-16 | 28 | 10 | 15.6 | 156 |  | 15.633 | 3 | 156
24603 - FLORA - PARQUE CENTRAL LOS ROBLES | G - 26 | No especificado | Grouting P7, T4 | 2026-01-19 | 2026-02-16 | 28 | 10 | 15.6 | 156 |  | 15.633 | 3 | 156
24603 - FLORA - PARQUE CENTRAL LOS ROBLES | G - 26 | No especificado | Grouting P7, T4 | 2026-01-19 | 2026-02-16 | 28 | 10 | 15.7 | 157 |  | 15.633 | 3 | 157
24603 - FLORA - PARQUE CENTRAL LOS ROBLES | M - 26 | No especificado | Mortero P 7 - T4 | 2026-01-19 | 2026-02-16 | 28 | 10 | 12.5 | 125 |  | 12.667 | 3 | 125
24603 - FLORA - PARQUE CENTRAL LOS ROBLES | M - 26 | No especificado | Mortero P 7 - T4 | 2026-01-19 | 2026-02-16 | 28 | 10 | 12.6 | 126 |  | 12.667 | 3 | 126
24603 - FLORA - PARQUE CENTRAL LOS ROBLES | M - 26 | No especificado | Mortero P 7 - T4 | 2026-01-19 | 2026-02-16 | 28 | 10 | 12.9 | 129 |  | 12.667 | 3 | 129
24603 - FLORA - PARQUE CENTRAL LOS ROBLES | M - 27 | No especificado | Mortero P7 - T3 | 2026-01-20 | 2026-02-17 | 28 | 10 | 15.8 | 158 |  | 16.067 | 3 | 158
24603 - FLORA - PARQUE CENTRAL LOS ROBLES | M - 27 | No especificado | Mortero P7 - T3 | 2026-01-20 | 2026-02-17 | 28 | 10 | 16.5 | 165 |  | 16.067 | 3 | 165
24603 - FLORA - PARQUE CENTRAL LOS ROBLES | M - 27 | No especificado | Mortero P7 - T3 | 2026-01-20 | 2026-02-17 | 28 | 10 | 15.9 | 159 |  | 16.067 | 3 | 159
24603 - FLORA - PARQUE CENTRAL LOS ROBLES | G - 27 | No especificado | Grouting P7 - T3 | 2026-01-20 | 2026-02-17 | 28 | 10 | 16.4 | 164 |  | 16.3 | 3 | 164
24603 - FLORA - PARQUE CENTRAL LOS ROBLES | G - 27 | No especificado | Grouting P7 - T3 | 2026-01-20 | 2026-02-17 | 28 | 10 | 16.5 | 165 |  | 16.3 | 3 | 165
24603 - FLORA - PARQUE CENTRAL LOS ROBLES | G - 27 | No especificado | Grouting P7 - T3 | 2026-01-20 | 2026-02-17 | 28 | 10 | 16 | 160 |  | 16.3 | 3 | 160
24603 - FLORA - PARQUE CENTRAL LOS ROBLES | G - 24 | No especificado | Grouting piso 6 - T3 | 2026-01-14 | 2026-02-11 | 28 | 10 | 15.2 | 152 |  | 14.933 | 3 | 152
24603 - FLORA - PARQUE CENTRAL LOS ROBLES | G - 24 | No especificado | Grouting piso 6 - T3 | 2026-01-14 | 2026-02-11 | 28 | 10 | 14.9 | 149 |  | 14.933 | 3 | 149
24603 - FLORA - PARQUE CENTRAL LOS ROBLES | G - 24 | No especificado | Grouting piso 6 - T3 | 2026-01-14 | 2026-02-11 | 28 | 10 | 14.7 | 147 |  | 14.933 | 3 | 147
24603 - FLORA - PARQUE CENTRAL LOS ROBLES | M - 24 | No especificado | Mortero piso 6 - T3 | 2026-01-14 | 2026-02-11 | 28 | 10 | 11.6 | 116 |  | 11.767 | 3 | 116
24603 - FLORA - PARQUE CENTRAL LOS ROBLES | M - 24 | No especificado | Mortero piso 6 - T3 | 2026-01-14 | 2026-02-11 | 28 | 10 | 11.7 | 117 |  | 11.767 | 3 | 117
24603 - FLORA - PARQUE CENTRAL LOS ROBLES | M - 24 | No especificado | Mortero piso 6 - T3 | 2026-01-14 | 2026-02-11 | 28 | 10 | 12 | 120 |  | 11.767 | 3 | 120
24603 - FLORA - PARQUE CENTRAL LOS ROBLES | G - 22 | No especificado | Grouting piso 6 T4 | 2025-12-01 | 2025-12-29 | 28 | 10 | 17.6 | 176 |  | 17.733 | 3 | 176
24603 - FLORA - PARQUE CENTRAL LOS ROBLES | G - 22 | No especificado | Grouting piso 6 T4 | 2025-12-01 | 2025-12-29 | 28 | 10 | 17.7 | 177 |  | 17.733 | 3 | 177
24603 - FLORA - PARQUE CENTRAL LOS ROBLES | G - 22 | No especificado | Grouting piso 6 T4 | 2025-12-01 | 2025-12-29 | 28 | 10 | 17.9 | 179 |  | 17.733 | 3 | 179
24603 - FLORA - PARQUE CENTRAL LOS ROBLES | G - 21 | No especificado | Grouting piso 6 T4 | 2025-11-28 | 2025-12-26 | 28 | 10 | 15.9 | 159 |  | 16.233 | 3 | 159
24603 - FLORA - PARQUE CENTRAL LOS ROBLES | G - 21 | No especificado | Grouting piso 6 T4 | 2025-11-28 | 2025-12-26 | 28 | 10 | 16.3 | 163 |  | 16.233 | 3 | 163
24603 - FLORA - PARQUE CENTRAL LOS ROBLES | G - 21 | No especificado | Grouting piso 6 T4 | 2025-11-28 | 2025-12-26 | 28 | 10 | 16.5 | 165 |  | 16.233 | 3 | 165
24603 - FLORA - PARQUE CENTRAL LOS ROBLES | M - 22 | No especificado | Mortero piso 6 T4 | 2025-11-29 | 2025-12-27 | 28 | 10 | 16.7 | 167 |  | 16.567 | 3 | 167
24603 - FLORA - PARQUE CENTRAL LOS ROBLES | M - 22 | No especificado | Mortero piso 6 T4 | 2025-11-29 | 2025-12-27 | 28 | 10 | 16.6 | 166 |  | 16.567 | 3 | 166
24603 - FLORA - PARQUE CENTRAL LOS ROBLES | M - 22 | No especificado | Mortero piso 6 T4 | 2025-11-29 | 2025-12-27 | 28 | 10 | 16.4 | 164 |  | 16.567 | 3 | 164
24603 - FLORA - PARQUE CENTRAL LOS ROBLES | M - 21 | No especificado | Mortero piso 6 T4 | 2025-11-27 | 2025-12-25 | 28 | 10 | 15.2 | 152 |  | 15.467 | 3 | 152
24603 - FLORA - PARQUE CENTRAL LOS ROBLES | M - 21 | No especificado | Mortero piso 6 T4 | 2025-11-27 | 2025-12-25 | 28 | 10 | 15.7 | 157 |  | 15.467 | 3 | 157
24603 - FLORA - PARQUE CENTRAL LOS ROBLES | M - 21 | No especificado | Mortero piso 6 T4 | 2025-11-27 | 2025-12-25 | 28 | 10 | 15.5 | 155 |  | 15.467 | 3 | 155
24603 - FLORA - PARQUE CENTRAL LOS ROBLES | G - 20 | No especificado | Grouting piso ST3 | 2025-11-25 | 2025-12-23 | 28 | 10 | 15.4 | 154 |  | 15.433 | 3 | 154
24603 - FLORA - PARQUE CENTRAL LOS ROBLES | G - 20 | No especificado | Grouting piso ST3 | 2025-11-25 | 2025-12-23 | 28 | 10 | 15.3 | 153 |  | 15.433 | 3 | 153
24603 - FLORA - PARQUE CENTRAL LOS ROBLES | G - 20 | No especificado | Grouting piso ST3 | 2025-11-25 | 2025-12-23 | 28 | 10 | 15.6 | 156 |  | 15.433 | 3 | 156
24603 - FLORA - PARQUE CENTRAL LOS ROBLES | G - 19 | No especificado | Grouting piso ST3 | 2025-11-22 | 2025-12-20 | 28 | 10 | 16.4 | 164 |  | 16.133 | 3 | 164
24603 - FLORA - PARQUE CENTRAL LOS ROBLES | G - 19 | No especificado | Grouting piso ST3 | 2025-11-22 | 2025-12-20 | 28 | 10 | 16.1 | 161 |  | 16.133 | 3 | 161
24603 - FLORA - PARQUE CENTRAL LOS ROBLES | G - 19 | No especificado | Grouting piso ST3 | 2025-11-22 | 2025-12-20 | 28 | 10 | 15.9 | 159 |  | 16.133 | 3 | 159
24603 - FLORA - PARQUE CENTRAL LOS ROBLES | G - 18 | No especificado | Grouting piso ST4 | 2025-11-21 | 2025-12-19 | 28 | 10 | 15.8 | 158 |  | 15.8 | 3 | 158
24603 - FLORA - PARQUE CENTRAL LOS ROBLES | G - 18 | No especificado | Grouting piso ST4 | 2025-11-21 | 2025-12-19 | 28 | 10 | 15.7 | 157 |  | 15.8 | 3 | 157
24603 - FLORA - PARQUE CENTRAL LOS ROBLES | G - 18 | No especificado | Grouting piso ST4 | 2025-11-21 | 2025-12-19 | 28 | 10 | 15.9 | 159 |  | 15.8 | 3 | 159
24603 - FLORA - PARQUE CENTRAL LOS ROBLES | G - 17 | No especificado | Grouting piso ST4 | 2025-11-18 | 2025-12-16 | 28 | 10 | 14.3 | 143 |  | 14.6 | 3 | 143
24603 - FLORA - PARQUE CENTRAL LOS ROBLES | G - 17 | No especificado | Grouting piso ST4 | 2025-11-18 | 2025-12-16 | 28 | 10 | 14.8 | 148 |  | 14.6 | 3 | 148
24603 - FLORA - PARQUE CENTRAL LOS ROBLES | G - 17 | No especificado | Grouting piso ST4 | 2025-11-18 | 2025-12-16 | 28 | 10 | 14.7 | 147 |  | 14.6 | 3 | 147
24603 - FLORA - PARQUE CENTRAL LOS ROBLES | M - 20 | No especificado | Mortero piso 5 T3 | 2025-11-26 | 2025-12-24 | 28 | 10 | 15.8 | 158 |  | 15.7 | 3 | 158
24603 - FLORA - PARQUE CENTRAL LOS ROBLES | M - 20 | No especificado | Mortero piso 5 T3 | 2025-11-26 | 2025-12-24 | 28 | 10 | 15.9 | 159 |  | 15.7 | 3 | 159
24603 - FLORA - PARQUE CENTRAL LOS ROBLES | M - 20 | No especificado | Mortero piso 5 T3 | 2025-11-26 | 2025-12-24 | 28 | 10 | 15.4 | 154 |  | 15.7 | 3 | 154
24603 - FLORA - PARQUE CENTRAL LOS ROBLES | M - 19 | No especificado | Mortero piso 5 T3 | 2025-11-24 | 2025-12-22 | 28 | 10 | 15.2 | 152 |  | 15.167 | 3 | 152
24603 - FLORA - PARQUE CENTRAL LOS ROBLES | M - 19 | No especificado | Mortero piso 5 T3 | 2025-11-24 | 2025-12-22 | 28 | 10 | 15.5 | 155 |  | 15.167 | 3 | 155
24603 - FLORA - PARQUE CENTRAL LOS ROBLES | M - 19 | No especificado | Mortero piso 5 T3 | 2025-11-24 | 2025-12-22 | 28 | 10 | 14.8 | 148 |  | 15.167 | 3 | 148
24603 - FLORA - PARQUE CENTRAL LOS ROBLES | M - 18 | No especificado | Mortero piso 5 T4 | 2025-11-19 | 2025-12-17 | 28 | 10 | 16.5 | 165 |  | 16.2 | 3 | 165
24603 - FLORA - PARQUE CENTRAL LOS ROBLES | M - 18 | No especificado | Mortero piso 5 T4 | 2025-11-19 | 2025-12-17 | 28 | 10 | 15.9 | 159 |  | 16.2 | 3 | 159
24603 - FLORA - PARQUE CENTRAL LOS ROBLES | M - 18 | No especificado | Mortero piso 5 T4 | 2025-11-19 | 2025-12-17 | 28 | 10 | 16.2 | 162 |  | 16.2 | 3 | 162
24603 - FLORA - PARQUE CENTRAL LOS ROBLES | M - 17 | No especificado | Mortero piso 5 T4 | 2025-11-18 | 2025-12-16 | 28 | 10 | 16.5 | 165 |  | 16.333 | 3 | 165
24603 - FLORA - PARQUE CENTRAL LOS ROBLES | M - 17 | No especificado | Mortero piso 5 T4 | 2025-11-18 | 2025-12-16 | 28 | 10 | 16.3 | 163 |  | 16.333 | 3 | 163
24603 - FLORA - PARQUE CENTRAL LOS ROBLES | M - 17 | No especificado | Mortero piso 5 T4 | 2025-11-18 | 2025-12-16 | 28 | 10 | 16.2 | 162 |  | 16.333 | 3 | 162
24603 - FLORA - PARQUE CENTRAL LOS ROBLES | M - 16 | No especificado | Mortero piso 4 torre 4 | 2025-11-15 | 2025-12-13 | 28 | 10 | 16.4 | 164 |  | 16.433 | 3 | 164
24603 - FLORA - PARQUE CENTRAL LOS ROBLES | M - 16 | No especificado | Mortero piso 4 torre 4 | 2025-11-15 | 2025-12-13 | 28 | 10 | 16.3 | 163 |  | 16.433 | 3 | 163
24603 - FLORA - PARQUE CENTRAL LOS ROBLES | M - 16 | No especificado | Mortero piso 4 torre 4 | 2025-11-15 | 2025-12-13 | 28 | 10 | 16.6 | 166 |  | 16.433 | 3 | 166
24603 - FLORA - PARQUE CENTRAL LOS ROBLES | M - 15 | No especificado | Mortero piso 4 torre 4 | 2025-11-14 | 2025-12-12 | 28 | 10 | 15.5 | 155 |  | 15.167 | 3 | 155
24603 - FLORA - PARQUE CENTRAL LOS ROBLES | M - 15 | No especificado | Mortero piso 4 torre 4 | 2025-11-14 | 2025-12-12 | 28 | 10 | 15.2 | 152 |  | 15.167 | 3 | 152
24603 - FLORA - PARQUE CENTRAL LOS ROBLES | M - 15 | No especificado | Mortero piso 4 torre 4 | 2025-11-14 | 2025-12-12 | 28 | 10 | 14.8 | 148 |  | 15.167 | 3 | 148
24603 - FLORA - PARQUE CENTRAL LOS ROBLES | M - 14 | No especificado | Mortero piso 4 torre 3 | 2025-11-13 | 2025-12-11 | 28 | 10 | 13.6 | 136 |  | 13.567 | 3 | 136
24603 - FLORA - PARQUE CENTRAL LOS ROBLES | M - 14 | No especificado | Mortero piso 4 torre 3 | 2025-11-13 | 2025-12-11 | 28 | 10 | 13.5 | 135 |  | 13.567 | 3 | 135
24603 - FLORA - PARQUE CENTRAL LOS ROBLES | M - 14 | No especificado | Mortero piso 4 torre 3 | 2025-11-13 | 2025-12-11 | 28 | 10 | 13.6 | 136 |  | 13.567 | 3 | 136
24603 - FLORA - PARQUE CENTRAL LOS ROBLES | M - 13 | No especificado | Mortero piso 4 torre 3 | 2025-11-12 | 2025-12-10 | 28 | 10 | 15.3 | 153 |  | 15.567 | 3 | 153
24603 - FLORA - PARQUE CENTRAL LOS ROBLES | M - 13 | No especificado | Mortero piso 4 torre 3 | 2025-11-12 | 2025-12-10 | 28 | 10 | 15.5 | 155 |  | 15.567 | 3 | 155
24603 - FLORA - PARQUE CENTRAL LOS ROBLES | M - 13 | No especificado | Mortero piso 4 torre 3 | 2025-11-12 | 2025-12-10 | 28 | 10 | 15.9 | 159 |  | 15.567 | 3 | 159
24603 - FLORA - PARQUE CENTRAL LOS ROBLES | M - 11 | No especificado | Mortero piso 3 torre 4 | 2025-11-08 | 2025-12-06 | 28 | 10 | 16.2 | 162 |  | 16.067 | 3 | 162
24603 - FLORA - PARQUE CENTRAL LOS ROBLES | M - 11 | No especificado | Mortero piso 3 torre 4 | 2025-11-08 | 2025-12-06 | 28 | 10 | 15.9 | 159 |  | 16.067 | 3 | 159
24603 - FLORA - PARQUE CENTRAL LOS ROBLES | M - 11 | No especificado | Mortero piso 3 torre 4 | 2025-11-08 | 2025-12-06 | 28 | 10 | 16.1 | 161 |  | 16.067 | 3 | 161
24603 - FLORA - PARQUE CENTRAL LOS ROBLES | M - 12 | No especificado | Mortero piso 3 torre 4 | 2025-11-11 | 2025-12-09 | 28 | 10 | 15.4 | 154 |  | 15.367 | 3 | 154
24603 - FLORA - PARQUE CENTRAL LOS ROBLES | M - 12 | No especificado | Mortero piso 3 torre 4 | 2025-11-11 | 2025-12-09 | 28 | 10 | 15.6 | 156 |  | 15.367 | 3 | 156
24603 - FLORA - PARQUE CENTRAL LOS ROBLES | M - 12 | No especificado | Mortero piso 3 torre 4 | 2025-11-11 | 2025-12-09 | 28 | 10 | 15.1 | 151 |  | 15.367 | 3 | 151
24603 - FLORA - PARQUE CENTRAL LOS ROBLES | M - 10 | No especificado | Mortero piso 3 torre 3 | 2025-11-08 | 2025-12-06 | 28 | 10 | 16.1 | 161 |  | 15.667 | 3 | 161
24603 - FLORA - PARQUE CENTRAL LOS ROBLES | M - 10 | No especificado | Mortero piso 3 torre 3 | 2025-11-08 | 2025-12-06 | 28 | 10 | 15.5 | 155 |  | 15.667 | 3 | 155
24603 - FLORA - PARQUE CENTRAL LOS ROBLES | M - 10 | No especificado | Mortero piso 3 torre 3 | 2025-11-08 | 2025-12-06 | 28 | 10 | 15.4 | 154 |  | 15.667 | 3 | 154
24603 - FLORA - PARQUE CENTRAL LOS ROBLES | M - 09 | No especificado | Mortero piso 3 torre 3 | 2025-11-06 | 2025-12-04 | 28 | 10 | 17.8 | 178 |  | 17.333 | 3 | 178
24603 - FLORA - PARQUE CENTRAL LOS ROBLES | M - 09 | No especificado | Mortero piso 3 torre 3 | 2025-11-06 | 2025-12-04 | 28 | 10 | 17 | 170 |  | 17.333 | 3 | 170
24603 - FLORA - PARQUE CENTRAL LOS ROBLES | M - 09 | No especificado | Mortero piso 3 torre 3 | 2025-11-06 | 2025-12-04 | 28 | 10 | 17.2 | 172 |  | 17.333 | 3 | 172
24603 - FLORA - PARQUE CENTRAL LOS ROBLES | G-16 | No especificado | Grouting piso 4 torre 4 | 2025-11-15 | 2025-12-13 | 28 | 10 | 13.2 | 132 |  | 13.3 | 3 | 132
24603 - FLORA - PARQUE CENTRAL LOS ROBLES | G-16 | No especificado | Grouting piso 4 torre 4 | 2025-11-15 | 2025-12-13 | 28 | 10 | 12.8 | 128 |  | 13.3 | 3 | 128
24603 - FLORA - PARQUE CENTRAL LOS ROBLES | G-16 | No especificado | Grouting piso 4 torre 4 | 2025-11-15 | 2025-12-13 | 28 | 10 | 13.9 | 139 |  | 13.3 | 3 | 139
24603 - FLORA - PARQUE CENTRAL LOS ROBLES | G-15 | No especificado | Grouting piso 4 torre 4 | 2025-11-14 | 2025-12-12 | 28 | 10 | 14.6 | 146 |  | 14.4 | 3 | 146
24603 - FLORA - PARQUE CENTRAL LOS ROBLES | G-15 | No especificado | Grouting piso 4 torre 4 | 2025-11-14 | 2025-12-12 | 28 | 10 | 14.7 | 147 |  | 14.4 | 3 | 147
24603 - FLORA - PARQUE CENTRAL LOS ROBLES | G-15 | No especificado | Grouting piso 4 torre 4 | 2025-11-14 | 2025-12-12 | 28 | 10 | 13.9 | 139 |  | 14.4 | 3 | 139
24603 - FLORA - PARQUE CENTRAL LOS ROBLES | G-14 | No especificado | Grouting piso 4 torre 3 | 2025-11-13 | 2025-12-11 | 28 | 10 | 15.5 | 155 |  | 15.6 | 3 | 155
24603 - FLORA - PARQUE CENTRAL LOS ROBLES | G-14 | No especificado | Grouting piso 4 torre 3 | 2025-11-13 | 2025-12-11 | 28 | 10 | 15.8 | 158 |  | 15.6 | 3 | 158
24603 - FLORA - PARQUE CENTRAL LOS ROBLES | G-14 | No especificado | Grouting piso 4 torre 3 | 2025-11-13 | 2025-12-11 | 28 | 10 | 15.5 | 155 |  | 15.6 | 3 | 155
24603 - FLORA - PARQUE CENTRAL LOS ROBLES | G-13 | No especificado | Grouting piso 4 torre 3 | 2025-11-12 | 2025-12-10 | 28 | 10 | 16.5 | 165 |  | 16.633 | 3 | 165
24603 - FLORA - PARQUE CENTRAL LOS ROBLES | G-13 | No especificado | Grouting piso 4 torre 3 | 2025-11-12 | 2025-12-10 | 28 | 10 | 16.4 | 164 |  | 16.633 | 3 | 164
24603 - FLORA - PARQUE CENTRAL LOS ROBLES | G-13 | No especificado | Grouting piso 4 torre 3 | 2025-11-12 | 2025-12-10 | 28 | 10 | 17 | 170 |  | 16.633 | 3 | 170
24603 - FLORA - PARQUE CENTRAL LOS ROBLES | G-10 | No especificado | Grouting piso 3 torre 3 | 2025-11-08 | 2025-12-06 | 28 | 10 | 15.1 | 151 |  | 15.533 | 3 | 151
24603 - FLORA - PARQUE CENTRAL LOS ROBLES | G-10 | No especificado | Grouting piso 3 torre 3 | 2025-11-08 | 2025-12-06 | 28 | 10 | 15.6 | 156 |  | 15.533 | 3 | 156
24603 - FLORA - PARQUE CENTRAL LOS ROBLES | G-10 | No especificado | Grouting piso 3 torre 3 | 2025-11-08 | 2025-12-06 | 28 | 10 | 15.9 | 159 |  | 15.533 | 3 | 159
24603 - FLORA - PARQUE CENTRAL LOS ROBLES | G - 12 | No especificado | Grouting piso 3 torre 4 | 2025-11-11 | 2025-12-09 | 28 | 10 | 16.4 | 164 |  | 16.367 | 3 | 164
24603 - FLORA - PARQUE CENTRAL LOS ROBLES | G - 12 | No especificado | Grouting piso 3 torre 4 | 2025-11-11 | 2025-12-09 | 28 | 10 | 16.5 | 165 |  | 16.367 | 3 | 165
24603 - FLORA - PARQUE CENTRAL LOS ROBLES | G - 12 | No especificado | Grouting piso 3 torre 4 | 2025-11-11 | 2025-12-09 | 28 | 10 | 16.2 | 162 |  | 16.367 | 3 | 162
24603 - FLORA - PARQUE CENTRAL LOS ROBLES | G - 11 | No especificado | Grouting piso 3 torre 4 | 2025-11-10 | 2025-12-08 | 28 | 10 | 15.7 | 157 |  | 15.433 | 3 | 157
24603 - FLORA - PARQUE CENTRAL LOS ROBLES | G - 11 | No especificado | Grouting piso 3 torre 4 | 2025-11-10 | 2025-12-08 | 28 | 10 | 15.3 | 153 |  | 15.433 | 3 | 153
24603 - FLORA - PARQUE CENTRAL LOS ROBLES | G - 11 | No especificado | Grouting piso 3 torre 4 | 2025-11-10 | 2025-12-08 | 28 | 10 | 15.3 | 153 |  | 15.433 | 3 | 153
24603 - FLORA - PARQUE CENTRAL LOS ROBLES | G - 09 | No especificado | Grouting piso 3 torre 3 | 2025-11-06 | 2025-12-04 | 28 | 10 | 13.6 | 136 |  | 13.767 | 3 | 136
24603 - FLORA - PARQUE CENTRAL LOS ROBLES | G - 09 | No especificado | Grouting piso 3 torre 3 | 2025-11-06 | 2025-12-04 | 28 | 10 | 13.6 | 136 |  | 13.767 | 3 | 136
24603 - FLORA - PARQUE CENTRAL LOS ROBLES | G - 09 | No especificado | Grouting piso 3 torre 3 | 2025-11-06 | 2025-12-04 | 28 | 10 | 14.1 | 141 |  | 13.767 | 3 | 141
24603 - FLORA - PARQUE CENTRAL LOS ROBLES | G - 08 | No especificado | Grouting piso 2 torre 4 | 2025-10-31 | 2025-11-28 | 28 | 10 | 15.3 | 153 |  | 15.2 | 3 | 153
24603 - FLORA - PARQUE CENTRAL LOS ROBLES | G - 08 | No especificado | Grouting piso 2 torre 4 | 2025-10-31 | 2025-11-28 | 28 | 10 | 15.2 | 152 |  | 15.2 | 3 | 152
24603 - FLORA - PARQUE CENTRAL LOS ROBLES | G - 08 | No especificado | Grouting piso 2 torre 4 | 2025-10-31 | 2025-11-28 | 28 | 10 | 15.1 | 151 |  | 15.2 | 3 | 151
24603 - FLORA - PARQUE CENTRAL LOS ROBLES | G - 07 | No especificado | Grouting piso 2 torre 4 | 2025-10-24 | 2025-11-21 | 28 | 10 | 14.2 | 142 |  | 13.967 | 3 | 142
24603 - FLORA - PARQUE CENTRAL LOS ROBLES | G - 07 | No especificado | Grouting piso 2 torre 4 | 2025-10-24 | 2025-11-21 | 28 | 10 | 13.7 | 137 |  | 13.967 | 3 | 137
24603 - FLORA - PARQUE CENTRAL LOS ROBLES | G - 07 | No especificado | Grouting piso 2 torre 4 | 2025-10-24 | 2025-11-21 | 28 | 10 | 14 | 140 |  | 13.967 | 3 | 140
24603 - FLORA - PARQUE CENTRAL LOS ROBLES | G - 06 | No especificado | Grouting piso 2 torre 3 | 2025-10-21 | 2025-11-18 | 28 | 10 | 15.9 | 159 |  | 15.733 | 3 | 159
24603 - FLORA - PARQUE CENTRAL LOS ROBLES | G - 06 | No especificado | Grouting piso 2 torre 3 | 2025-10-21 | 2025-11-18 | 28 | 10 | 15.5 | 155 |  | 15.733 | 3 | 155
24603 - FLORA - PARQUE CENTRAL LOS ROBLES | G - 06 | No especificado | Grouting piso 2 torre 3 | 2025-10-21 | 2025-11-18 | 28 | 10 | 15.8 | 158 |  | 15.733 | 3 | 158
24603 - FLORA - PARQUE CENTRAL LOS ROBLES | G - 05 | No especificado | Grouting piso 2 torre 3 | 2025-10-16 | 2025-11-13 | 28 | 10 | 15.8 | 158 |  | 15.533 | 3 | 158
24603 - FLORA - PARQUE CENTRAL LOS ROBLES | G - 05 | No especificado | Grouting piso 2 torre 3 | 2025-10-16 | 2025-11-13 | 28 | 10 | 15.2 | 152 |  | 15.533 | 3 | 152
24603 - FLORA - PARQUE CENTRAL LOS ROBLES | G - 05 | No especificado | Grouting piso 2 torre 3 | 2025-10-16 | 2025-11-13 | 28 | 10 | 15.6 | 156 |  | 15.533 | 3 | 156
24603 - FLORA - PARQUE CENTRAL LOS ROBLES | M - 08 | No Especificado | Mortero piso 2 torre 4 | 2025-10-31 | 2025-11-28 | 28 | 10 | 15.4 | 154 |  | 15.1 | 3 | 154
24603 - FLORA - PARQUE CENTRAL LOS ROBLES | M - 08 | No Especificado | Mortero piso 2 torre 4 | 2025-10-31 | 2025-11-28 | 28 | 10 | 14.8 | 148 |  | 15.1 | 3 | 148
24603 - FLORA - PARQUE CENTRAL LOS ROBLES | M - 08 | No Especificado | Mortero piso 2 torre 4 | 2025-10-31 | 2025-11-28 | 28 | 10 | 15.1 | 151 |  | 15.1 | 3 | 151
24603 - FLORA - PARQUE CENTRAL LOS ROBLES | M - 07 | No Especificado | Mortero piso 2 torre 4 | 2025-10-23 | 2025-11-20 | 28 | 10 | 16.1 | 161 |  | 16.1 | 3 | 161
24603 - FLORA - PARQUE CENTRAL LOS ROBLES | M - 07 | No Especificado | Mortero piso 2 torre 4 | 2025-10-23 | 2025-11-20 | 28 | 10 | 16.4 | 164 |  | 16.1 | 3 | 164
24603 - FLORA - PARQUE CENTRAL LOS ROBLES | M - 07 | No Especificado | Mortero piso 2 torre 4 | 2025-10-23 | 2025-11-20 | 28 | 10 | 15.8 | 158 |  | 16.1 | 3 | 158
24603 - FLORA - PARQUE CENTRAL LOS ROBLES | M - 06 | No Especificado | Mortero piso 2 torre 3 | 2025-10-18 | 2025-11-15 | 28 | 10 | 15.3 | 153 |  | 15.033 | 3 | 153
24603 - FLORA - PARQUE CENTRAL LOS ROBLES | M - 06 | No Especificado | Mortero piso 2 torre 3 | 2025-10-18 | 2025-11-15 | 28 | 10 | 15 | 150 |  | 15.033 | 3 | 150
24603 - FLORA - PARQUE CENTRAL LOS ROBLES | M - 06 | No Especificado | Mortero piso 2 torre 3 | 2025-10-18 | 2025-11-15 | 28 | 10 | 14.8 | 148 |  | 15.033 | 3 | 148
24603 - FLORA - PARQUE CENTRAL LOS ROBLES | M - 05 | No Especificado | Mortero piso 2 torre 3 | 2025-10-16 | 2025-11-13 | 28 | 10 | 15.7 | 157 |  | 16.033 | 3 | 157
24603 - FLORA - PARQUE CENTRAL LOS ROBLES | M - 05 | No Especificado | Mortero piso 2 torre 3 | 2025-10-16 | 2025-11-13 | 28 | 10 | 16.3 | 163 |  | 16.033 | 3 | 163
24603 - FLORA - PARQUE CENTRAL LOS ROBLES | M - 05 | No Especificado | Mortero piso 2 torre 3 | 2025-10-16 | 2025-11-13 | 28 | 10 | 16.1 | 161 |  | 16.033 | 3 | 161
24603 - FLORA - PARQUE CENTRAL LOS ROBLES | G04 | No especificado | Grouting piso 1 torre 4 | 2025-10-07 | 2025-11-04 | 28 | 10 | 14.5 | 145 |  | 14.533 | 3 | 145
24603 - FLORA - PARQUE CENTRAL LOS ROBLES | G04 | No especificado | Grouting piso 1 torre 4 | 2025-10-07 | 2025-11-04 | 28 | 10 | 14.8 | 148 |  | 14.533 | 3 | 148
24603 - FLORA - PARQUE CENTRAL LOS ROBLES | G04 | No especificado | Grouting piso 1 torre 4 | 2025-10-07 | 2025-11-04 | 28 | 10 | 14.3 | 143 |  | 14.533 | 3 | 143
24603 - FLORA - PARQUE CENTRAL LOS ROBLES | G03 | No especificado | Grouting piso 1 torre 3 | 2025-10-04 | 2025-11-01 | 28 | 10 | 16.1 | 161 |  | 16.4 | 3 | 161
24603 - FLORA - PARQUE CENTRAL LOS ROBLES | G03 | No especificado | Grouting piso 1 torre 3 | 2025-10-04 | 2025-11-01 | 28 | 10 | 16.7 | 167 |  | 16.4 | 3 | 167
24603 - FLORA - PARQUE CENTRAL LOS ROBLES | G03 | No especificado | Grouting piso 1 torre 3 | 2025-10-04 | 2025-11-01 | 28 | 10 | 16.4 | 164 |  | 16.4 | 3 | 164
24603 - FLORA - PARQUE CENTRAL LOS ROBLES | M04 | No especificado | Mortero piso 1 torre 4 | 2025-10-07 | 2025-11-04 | 28 | 10 | 16.3 | 163 |  | 15.833 | 3 | 163
24603 - FLORA - PARQUE CENTRAL LOS ROBLES | M04 | No especificado | Mortero piso 1 torre 4 | 2025-10-07 | 2025-11-04 | 28 | 10 | 15.5 | 155 |  | 15.833 | 3 | 155
24603 - FLORA - PARQUE CENTRAL LOS ROBLES | M04 | No especificado | Mortero piso 1 torre 4 | 2025-10-07 | 2025-11-04 | 28 | 10 | 15.7 | 157 |  | 15.833 | 3 | 157
24603 - FLORA - PARQUE CENTRAL LOS ROBLES | G01 | No especificado | Mortero grouting piso 1 T3 | 2025-09-17 | 2025-10-15 | 28 | 10 | 15.6 | 156 |  | 15.233 | 3 | 156
24603 - FLORA - PARQUE CENTRAL LOS ROBLES | G01 | No especificado | Mortero grouting piso 1 T3 | 2025-09-17 | 2025-10-15 | 28 | 10 | 15 | 150 |  | 15.233 | 3 | 150
24603 - FLORA - PARQUE CENTRAL LOS ROBLES | G01 | No especificado | Mortero grouting piso 1 T3 | 2025-09-17 | 2025-10-15 | 28 | 10 | 15.1 | 151 |  | 15.233 | 3 | 151
24603 - FLORA - PARQUE CENTRAL LOS ROBLES | M02 | No especificado | Mortero piso 1 T3 | 2025-09-17 | 2025-10-15 | 28 | 10 | 15.2 | 152 |  | 15.033 | 3 | 152
24603 - FLORA - PARQUE CENTRAL LOS ROBLES | M02 | No especificado | Mortero piso 1 T3 | 2025-09-17 | 2025-10-15 | 28 | 10 | 15 | 150 |  | 15.033 | 3 | 150
24603 - FLORA - PARQUE CENTRAL LOS ROBLES | M02 | No especificado | Mortero piso 1 T3 | 2025-09-17 | 2025-10-15 | 28 | 10 | 14.9 | 149 |  | 15.033 | 3 | 149
24603 - FLORA - PARQUE CENTRAL LOS ROBLES | M-01 | No especificado | Mortero piso 1 torre 3 | 2025-09-10 | 2025-10-08 | 28 | 10 | 15.9 | 159 |  | 15.6 | 3 | 159
24603 - FLORA - PARQUE CENTRAL LOS ROBLES | M-01 | No especificado | Mortero piso 1 torre 3 | 2025-09-10 | 2025-10-08 | 28 | 10 | 15.3 | 153 |  | 15.6 | 3 | 153
24603 - FLORA - PARQUE CENTRAL LOS ROBLES | M-01 | No especificado | Mortero piso 1 torre 3 | 2025-09-10 | 2025-10-08 | 28 | 10 | 15.6 | 156 |  | 15.6 | 3 | 156
24603 - FLORA - PARQUE CENTRAL LOS ROBLES | M03 | No especificado | Mortero Piso 1 Torre 3 | 2025-09-27 | 2025-10-25 | 28 | 10 | 16.6 | 166 |  | 16.567 | 3 | 166
24603 - FLORA - PARQUE CENTRAL LOS ROBLES | M03 | No especificado | Mortero Piso 1 Torre 3 | 2025-09-27 | 2025-10-25 | 28 | 10 | 16.5 | 165 |  | 16.567 | 3 | 165
24603 - FLORA - PARQUE CENTRAL LOS ROBLES | M03 | No especificado | Mortero Piso 1 Torre 3 | 2025-09-27 | 2025-10-25 | 28 | 10 | 16.6 | 166 |  | 16.567 | 3 | 166
24603 - FLORA - PARQUE CENTRAL LOS ROBLES | G02 | No especificado | Mortero Grouting Piso 1 Torre 4 | 2025-09-27 | 2025-10-25 | 28 | 10 | 15.2 | 152 |  | 15.4 | 3 | 152
24603 - FLORA - PARQUE CENTRAL LOS ROBLES | G02 | No especificado | Mortero Grouting Piso 1 Torre 4 | 2025-09-27 | 2025-10-25 | 28 | 10 | 15.7 | 157 |  | 15.4 | 3 | 157
24603 - FLORA - PARQUE CENTRAL LOS ROBLES | G02 | No especificado | Mortero Grouting Piso 1 Torre 4 | 2025-09-27 | 2025-10-25 | 28 | 10 | 15.3 | 153 |  | 15.4 | 3 | 153
24603 - FLORA - PARQUE CENTRAL LOS ROBLES | M-23 - M-24 | No especificado | Mortero torre 3 piso 6 | 2025-12-23 | 2026-01-20 | 28 | 7.5 | 11.5 | 153.3 |  | 11.433 | 3 | 153.333
24603 - FLORA - PARQUE CENTRAL LOS ROBLES | M-23 - M-24 | No especificado | Mortero torre 3 piso 6 | 2025-12-23 | 2026-01-20 | 28 | 7.5 | 11.6 | 154.7 |  | 11.433 | 3 | 154.667
24603 - FLORA - PARQUE CENTRAL LOS ROBLES | M-23 - M-24 | No especificado | Mortero torre 3 piso 6 | 2025-12-23 | 2026-01-20 | 28 | 7.5 | 11.2 | 149.3 |  | 11.433 | 3 | 149.333
24603 - FLORA - PARQUE CENTRAL LOS ROBLES | M02 | No especificado | Mortero Piso 1 Torre 4 | 2025-09-17 | 2025-10-11 | 24 | 10 | 16.7 | 167 |  | 16.7 | 1 | 167
24603 - FLORA - PARQUE CENTRAL LOS ROBLES | M01 | No especificado | Mortero Piso 1 Torre 3 | 2025-09-10 | 2025-10-04 | 24 | 10 | 15.9 | 159 |  | 15.9 | 1 | 159
24603 - FLORA - PARQUE CENTRAL LOS ROBLES | M02 | No especificado | Mortero Piso 1 Torre 4 | 2025-09-17 | 2025-10-10 | 23 | 10 | 16.3 | 163 |  | 16.3 | 1 | 163
24603 - FLORA - PARQUE CENTRAL LOS ROBLES | M01 | No especificado | Mortero Piso 1 Torre 3 | 2025-09-10 | 2025-10-03 | 23 | 10 | 15.8 | 158 |  | 15.8 | 1 | 158
24603 - FLORA - PARQUE CENTRAL LOS ROBLES | G - 05 | No especificado | Grouting piso 2 torre 3 | 2025-10-16 | 2025-11-06 | 21 | 10 | 13.4 | 134 |  | 12.55 | 2 | 134
24603 - FLORA - PARQUE CENTRAL LOS ROBLES | G - 05 | No especificado | Grouting piso 2 torre 3 | 2025-10-16 | 2025-11-06 | 21 | 10 | 11.7 | 117 |  | 12.55 | 2 | 117
24603 - FLORA - PARQUE CENTRAL LOS ROBLES | M - 05 | No Especificado | Mortero piso 2 torre 3 | 2025-10-16 | 2025-11-06 | 21 | 10 | 14.4 | 144 |  | 14.05 | 2 | 144
24603 - FLORA - PARQUE CENTRAL LOS ROBLES | M - 05 | No Especificado | Mortero piso 2 torre 3 | 2025-10-16 | 2025-11-06 | 21 | 10 | 13.7 | 137 |  | 14.05 | 2 | 137
24603 - FLORA - PARQUE CENTRAL LOS ROBLES | M - 06 | No Especificado | Mortero piso 2 torre 3 | 2025-10-18 | 2025-11-06 | 19 | 10 | 13.6 | 136 |  | 13.5 | 2 | 136
24603 - FLORA - PARQUE CENTRAL LOS ROBLES | M - 06 | No Especificado | Mortero piso 2 torre 3 | 2025-10-18 | 2025-11-06 | 19 | 10 | 13.4 | 134 |  | 13.5 | 2 | 134
24603 - FLORA - PARQUE CENTRAL LOS ROBLES | G - 06 | No especificado | Grouting piso 2 torre 3 | 2025-10-21 | 2025-11-06 | 16 | 10 | 14.2 | 142 |  | 14 | 2 | 142
24603 - FLORA - PARQUE CENTRAL LOS ROBLES | G - 06 | No especificado | Grouting piso 2 torre 3 | 2025-10-21 | 2025-11-06 | 16 | 10 | 13.8 | 138 |  | 14 | 2 | 138
24603 - FLORA - PARQUE CENTRAL LOS ROBLES | 564 | 7000 | Muros ejes 1-8 / G-L Piso 13 torre 3 | 2025-09-11 | 2025-09-25 | 14 | 49 | 50.8 | 103.7 | MURO | 50.8 | 1 | 103.673
24603 - FLORA - PARQUE CENTRAL LOS ROBLES | 562 | 7000 | Muros ejes 1-7 / A-F y 8-9 / G-L Piso 13 torre 13 | 2025-09-10 | 2025-09-24 | 14 | 49 | 56.1 | 114.5 | MURO | 56.1 | 1 | 114.49
24603 - FLORA - PARQUE CENTRAL LOS ROBLES | 560 | 7000 | Muros ejes 7-9 / A-F y 9-12 / G-L Piso 13 torre 3 | 2025-09-09 | 2025-09-23 | 14 | 49 | 49.8 | 101.6 | MURO | 49.8 | 1 | 101.633
24603 - FLORA - PARQUE CENTRAL LOS ROBLES | 552 | 7000 | Muros ejes 9-12 / A-F Piso 13 torre 3 | 2025-09-06 | 2025-09-20 | 14 | 49 | 49 | 100 | MURO | 49 | 1 | 100
24603 - FLORA - PARQUE CENTRAL LOS ROBLES | 544 | 7000 | Muros ejes 1-5 / F-L Piso 12 torre 3 | 2025-09-03 | 2025-09-17 | 14 | 49 | 46.3 | 94.5 | MURO | 46.3 | 1 | 94.49
24603 - FLORA - PARQUE CENTRAL LOS ROBLES | 541 | 7000 | Muros ejes 1-5 / A-F, 5-7 / G-L y 8-9 / G-L Piso 12 torre 3 | 2025-09-02 | 2025-09-16 | 14 | 49 | 49 | 100 | MURO | 49 | 1 | 100
24603 - FLORA - PARQUE CENTRAL LOS ROBLES | 539 | 7000 | Muros ejes 8 / G-A Piso 12 torre 3 | 2025-09-01 | 2025-09-15 | 14 | 49 | 48.9 | 99.8 | MURO | 48.9 | 1 | 99.796
24603 - FLORA - PARQUE CENTRAL LOS ROBLES | 536 | 7000 | Muros ejes 9-12 / G-L y ejes 8-9 / A-F Piso 12 torre 3 | 2025-08-29 | 2025-09-12 | 14 | 49 | 63.3 | 129.2 | MURO | 63.3 | 1 | 129.184
24603 - FLORA - PARQUE CENTRAL LOS ROBLES | 1092 | Autocompactado | Muros ejes 1-4 / A-F, piso 8, torre 2 | 2026-06-01 | 2026-06-15 | 14 | 48 | 51.6 | 107.5 | MURO | 51.6 | 1 | 107.5
24603 - FLORA - PARQUE CENTRAL LOS ROBLES | 1094 | Autocompactado | Muros ejes 1-4 / G-L, piso 5 T2 | 2026-06-02 | 2026-06-16 | 14 | 48 | 56.3 | 117.3 | MURO | 56.3 | 1 | 117.292
24603 - FLORA - PARQUE CENTRAL LOS ROBLES | 1090 | Autocompactado | Muros ejes 4-7 / F-L, piso 5, T2 | 2026-05-30 | 2026-06-13 | 14 | 48 | 48.5 | 101 | MURO | 48.5 | 1 | 101.042
24603 - FLORA - PARQUE CENTRAL LOS ROBLES | 1088 | Autocompactado | Muros ejes 5-9 / A-F, piso 5, T2 | 2026-05-29 | 2026-06-12 | 14 | 48 | 42.9 | 89.4 | MURO | 42.9 | 1 | 89.375
24603 - FLORA - PARQUE CENTRAL LOS ROBLES | 1086 | Autocompactado | Muros T2, piso 5, ejes 7-11 / F-L | 2026-05-28 | 2026-06-11 | 14 | 48 | 49.2 | 102.5 | MURO | 49.2 | 1 | 102.5
24603 - FLORA - PARQUE CENTRAL LOS ROBLES | 1083 | Autocompactado | Muros T2, piso 5, ejes 9-12 / A-E | 2026-05-27 | 2026-06-10 | 14 | 48 | 48.5 | 101 | MURO | 48.5 | 1 | 101.042
24603 - FLORA - PARQUE CENTRAL LOS ROBLES | 1080 | Autocompactado | Muros T1, piso 1, ejes 1-4 / A-L | 2026-05-27 | 2026-06-10 | 14 | 48 | 48.6 | 101.3 | MURO | 48.6 | 1 | 101.25
24603 - FLORA - PARQUE CENTRAL LOS ROBLES | 1077 | Autocompactado | Muros ejes 12-15 / A-L, piso 5, T2 | 2026-05-26 | 2026-06-09 | 14 | 48 | 44.8 | 93.3 | MURO | 44.8 | 1 | 93.333
24603 - FLORA - PARQUE CENTRAL LOS ROBLES | 1071 | Autocompactado | Muros T2, piso 4, ejes 1-4 / A-L | 2026-05-23 | 2026-06-06 | 14 | 48 | 50.7 | 105.6 | MURO | 50.7 | 1 | 105.625
24603 - FLORA - PARQUE CENTRAL LOS ROBLES | 1069 | Autocompactado | Muros T1, piso 1, ejes 4-7 / G-L | 2026-05-23 | 2026-06-06 | 14 | 48 | 53.1 | 110.6 | MURO | 53.1 | 1 | 110.625
24603 - FLORA - PARQUE CENTRAL LOS ROBLES | 1068 | Autocompactado | Muros T2, piso 4, ejes 4-7 / A-F | 2026-05-22 | 2026-06-05 | 14 | 48 | 54 | 112.5 | MURO | 54 | 1 | 112.5
24603 - FLORA - PARQUE CENTRAL LOS ROBLES | 1065 | Autocompactado | Muros T2, piso 4, ejes 4-7 / G-L | 2026-05-21 | 2026-06-04 | 14 | 48 | 57 | 118.8 | MURO | 57 | 1 | 118.75
24603 - FLORA - PARQUE CENTRAL LOS ROBLES | 1061 | Autocompactado | Muros T2, piso 4, ejes 7-9 / G-L | 2026-05-20 | 2026-06-03 | 14 | 48 | 47.4 | 98.8 | MURO | 47.4 | 1 | 98.75
24603 - FLORA - PARQUE CENTRAL LOS ROBLES | 1060 | Autocompactado | Muros T1, piso 1, ejes 9-12 / G-L | 2026-05-20 | 2026-06-03 | 14 | 48 | 47.7 | 99.4 | MURO | 47.7 | 1 | 99.375
24603 - FLORA - PARQUE CENTRAL LOS ROBLES | 1055 | Autocompactado | Muros T2, piso 4, ejes 9-11 / A-F | 2026-05-16 | 2026-05-30 | 14 | 48 | 47.8 | 99.6 | MURO | 47.8 | 1 | 99.583
24603 - FLORA - PARQUE CENTRAL LOS ROBLES | 1054 | Autocompactado | Muros T1, piso 1, ejes 7-9 / G-L | 2026-05-16 | 2026-05-30 | 14 | 48 | 49 | 102.1 | MURO | 49 | 1 | 102.083
24603 - FLORA - PARQUE CENTRAL LOS ROBLES | 1051 | Autocompactado | Muros T2, piso 4, ejes 9-11 / G-L y 11-12 / A-F | 2026-05-15 | 2026-05-29 | 14 | 48 | 50.7 | 105.6 | MURO | 50.7 | 1 | 105.625
24603 - FLORA - PARQUE CENTRAL LOS ROBLES | 1050 | Autocompactado | Muros T1, piso 1, ejes 7-9 / A-F | 2026-05-15 | 2026-05-29 | 14 | 48 | 49.9 | 104 | MURO | 49.9 | 1 | 103.958
24603 - FLORA - PARQUE CENTRAL LOS ROBLES | 1047 | Autocompactado | Muros T2, piso 4, ejes 12-15 / A-L | 2026-05-14 | 2026-05-28 | 14 | 48 | 45.3 | 94.4 | MURO | 45.3 | 1 | 94.375
24603 - FLORA - PARQUE CENTRAL LOS ROBLES | 1046 | Autocompactado | Muros T1, piso 1, ejes 4-7 / A-D | 2026-05-13 | 2026-05-27 | 14 | 48 | 48.9 | 101.9 | MURO | 48.9 | 1 | 101.875
24603 - FLORA - PARQUE CENTRAL LOS ROBLES | 1043 | Autocompactado | Muros T1, piso 1, ejes 4-7 / G-L | 2026-05-11 | 2026-05-25 | 14 | 48 | 43.7 | 91 | MURO | 43.7 | 1 | 91.042
24603 - FLORA - PARQUE CENTRAL LOS ROBLES | 1042 | Autocompactado | Muros T2, piso 3, ejes 1-4 / A-F y 4-5 / G-L | 2026-05-11 | 2026-05-25 | 14 | 48 | 45.6 | 95 | MURO | 45.6 | 1 | 95
24603 - FLORA - PARQUE CENTRAL LOS ROBLES | 1044 | Autocompactado | Muros T2, piso 3, ejes 1-3 / B-L | 2026-05-12 | 2026-05-26 | 14 | 48 | 51.4 | 107.1 | MURO | 51.4 | 1 | 107.083
24603 - FLORA - PARQUE CENTRAL LOS ROBLES | 1036 | Autocompactado | Muros T2, piso 3, ejes 4-7 / A-F | 2026-05-07 | 2026-05-21 | 14 | 48 | 47.3 | 98.5 | MURO | 47.3 | 1 | 98.542
24603 - FLORA - PARQUE CENTRAL LOS ROBLES | 1035 | Autocompactado | Muros T1, piso 1, eje 1-3 / A-L | 2026-05-07 | 2026-05-21 | 14 | 48 | 46.5 | 96.9 | MURO | 46.5 | 1 | 96.875
24603 - FLORA - PARQUE CENTRAL LOS ROBLES | 1033 | Autocompactado | Muros T2, piso 3, ejes 5-9 / G-L | 2026-05-06 | 2026-05-20 | 14 | 48 | 51.9 | 108.1 | MURO | 51.9 | 1 | 108.125
24603 - FLORA - PARQUE CENTRAL LOS ROBLES | 1028 | Autocompactante | Muros T2, piso 3, ejes 7-11 / A-F | 2026-05-04 | 2026-05-18 | 14 | 48 | 52.1 | 108.5 | MURO | 52.1 | 1 | 108.542
24603 - FLORA - PARQUE CENTRAL LOS ROBLES | 1024 | Industrializado | Muros T2, piso 3, ejes 9-12 / F-L y 11-12 / A-F | 2026-05-02 | 2026-05-16 | 14 | 48 | 36.3 | 75.6 | MURO | 36.3 | 1 | 75.625
24603 - FLORA - PARQUE CENTRAL LOS ROBLES | 1023 | Autocompactado | Muros T2, piso 3, ejes 13-15 / A-L | 2026-04-28 | 2026-05-12 | 14 | 48 | 48.8 | 101.7 | MURO | 48.8 | 1 | 101.667
24603 - FLORA - PARQUE CENTRAL LOS ROBLES | 1017 | Autocompactado | Muros T2, piso 2, ejes 1-4 / A-F | 2026-04-27 | 2026-05-11 | 14 | 48 | 39.5 | 82.3 | MURO | 39.5 | 1 | 82.292
24603 - FLORA - PARQUE CENTRAL LOS ROBLES | 1012 | Autocompactado | Muros T2, piso 2 | 2026-04-23 | 2026-05-07 | 14 | 48 | 48.5 | 101 | MURO | 48.5 | 1 | 101.042
24603 - FLORA - PARQUE CENTRAL LOS ROBLES | 1009 | Autocompactado | Muros T2, piso 2, ejes 4-7 / A-L | 2026-04-21 | 2026-05-05 | 14 | 48 | 49 | 102.1 | MURO | 49 | 1 | 102.083
24603 - FLORA - PARQUE CENTRAL LOS ROBLES | 1007 | Autocompactado | Muros T2, piso 2, ejes 4-7 / A-F | 2026-04-20 | 2026-05-04 | 14 | 48 | 44.5 | 92.7 | MURO | 44.5 | 1 | 92.708
24603 - FLORA - PARQUE CENTRAL LOS ROBLES | 1005 | Autocompactado | Muros T2, piso 2, ejes 7-9 / A-L | 2026-04-18 | 2026-05-02 | 14 | 48 | 49 | 102.1 | MURO | 49 | 1 | 102.083
24603 - FLORA - PARQUE CENTRAL LOS ROBLES | 1004 | Autocompactado | Muros T1, pozo ascensores, ejes | 2026-04-18 | 2026-05-02 | 14 | 48 | 61.5 | 128.1 | MURO | 61.5 | 1 | 128.125
24603 - FLORA - PARQUE CENTRAL LOS ROBLES | 1000 | Autocompactado | Muros T2, piso 2, ejes 9-12 / G-L | 2026-04-16 | 2026-04-30 | 14 | 48 | 40 | 83.3 | MURO | 40 | 1 | 83.333
24603 - FLORA - PARQUE CENTRAL LOS ROBLES | 998 | Autocompactado | Muros T2, piso 2, ejes 9-12 / A-F | 2026-04-15 | 2026-04-29 | 14 | 48 | 48.7 | 101.5 | MURO | 48.7 | 1 | 101.458
24603 - FLORA - PARQUE CENTRAL LOS ROBLES | 996 | Autocompactado | Muros T2, ejes 11-12 / A-F y 12-15 / A-L, piso 2 | 2026-04-14 | 2026-04-28 | 14 | 48 | 44.9 | 93.5 | MURO | 44.9 | 1 | 93.542
24603 - FLORA - PARQUE CENTRAL LOS ROBLES | 987 | Autocompactado | Muros T2, piso 1, ejes B-F / 1-2 | 2026-04-09 | 2026-04-23 | 14 | 48 | 38.7 | 80.6 | MURO | 38.7 | 1 | 80.625
24603 - FLORA - PARQUE CENTRAL LOS ROBLES | 985 | Autocompactado | Muros T2, piso 11, ejes 1-3 / A-B y F-L | 2026-04-08 | 2026-04-22 | 14 | 48 | 49.9 | 104 | MURO | 49.9 | 1 | 103.958
24603 - FLORA - PARQUE CENTRAL LOS ROBLES | 977 | Autocompactado | Muros T2, ejes 4-6 / G-L y 5-7/A-F Piso 1 | 2026-03-27 | 2026-04-10 | 14 | 48 | 44.9 | 93.5 | MURO | 44.9 | 1 | 93.542
24603 - FLORA - PARQUE CENTRAL LOS ROBLES | 972 | Autocompactado | Muros T2, ejes 7-9 / A-L Piso 1 | 2026-03-24 | 2026-04-07 | 14 | 48 | 53 | 110.4 | MURO | 53 | 1 | 110.417
24603 - FLORA - PARQUE CENTRAL LOS ROBLES | 969 | Autocompactado | Muros T2, ejes 9-12 / A-F Piso 1 | 2026-03-20 | 2026-04-03 | 14 | 48 | 49 | 102.1 | MURO | 49 | 1 | 102.083
24603 - FLORA - PARQUE CENTRAL LOS ROBLES | 966 | Autocompactado | Muros T2, ejes 9-12 / G-L Piso 1 | 2026-03-17 | 2026-03-31 | 14 | 48 | 49 | 102.1 | MURO | 49 | 1 | 102.083
24603 - FLORA - PARQUE CENTRAL LOS ROBLES | 962 | Autocompactante | Muros de ascensor T3, ejes 4-6 / I-F | 2026-03-14 | 2026-03-28 | 14 | 48 | 61.4 | 127.9 | MURO | 61.4 | 1 | 127.917
24603 - FLORA - PARQUE CENTRAL LOS ROBLES | 926 | Autocompactado | Muros cimentación T2, ejes 9-7 / K-A | 2026-02-17 | 2026-03-03 | 14 | 48 | 57.2 | 119.2 | MURO | 57.2 | 1 | 119.167
24603 - FLORA - PARQUE CENTRAL LOS ROBLES | 1093 | Industrializado | Placa ejes 7-9 / A-L, piso 6, torre 2 | 2026-06-01 | 2026-06-15 | 14 | 42 | 48.5 | 115.5 | PLACA | 48.5 | 1 | 115.476
24603 - FLORA - PARQUE CENTRAL LOS ROBLES | 1095 | Industrializado | Placa ejes 4-7 / A-L, piso 6 T2 | 2026-06-02 | 2026-06-16 | 14 | 42 | 48.4 | 115.2 | PLACA | 48.4 | 1 | 115.238
24603 - FLORA - PARQUE CENTRAL LOS ROBLES | 1089 | Industrializado | Placa ejes 9-12 / A-L piso 6, T2 | 2026-05-30 | 2026-06-13 | 14 | 42 | 47.6 | 113.3 | PLACA | 47.6 | 1 | 113.333
24603 - FLORA - PARQUE CENTRAL LOS ROBLES | 1087 | Industrializado | Placa ejes 12-15 / A-L, piso 6, T2 | 2026-05-29 | 2026-06-12 | 14 | 42 | 44.4 | 105.7 | PLACA | 44.4 | 1 | 105.714
24603 - FLORA - PARQUE CENTRAL LOS ROBLES | 1084 | Industrializado | Placa T1, piso 2, ejes 8-12 / A-G | 2026-05-28 | 2026-06-11 | 14 | 42 | 49.5 | 117.9 | PLACA | 49.5 | 1 | 117.857
24603 - FLORA - PARQUE CENTRAL LOS ROBLES | 1082 | Industrializado | Placa T2, piso 5, ejes 1-4 / A-L | 2026-05-27 | 2026-06-10 | 14 | 42 | 43.8 | 104.3 | PLACA | 43.8 | 1 | 104.286
24603 - FLORA - PARQUE CENTRAL LOS ROBLES | 1076 | Industrializado | Placa ejes 8-12 / F-L, piso 2, T1 | 2026-05-26 | 2026-06-09 | 14 | 42 | 50.1 | 119.3 | PLACA | 50.1 | 1 | 119.286
24603 - FLORA - PARQUE CENTRAL LOS ROBLES | 1075 | Industrializado | Escaleras ejes 13-15 / E-H, piso 1 a piso 2, T2 | 2026-05-26 | 2026-06-09 | 14 | 42 | 44 | 104.8 |  | 44 | 1 | 104.762
24603 - FLORA - PARQUE CENTRAL LOS ROBLES | 1073 | Industrializado | Placa ejes 4-7 / A-L, piso 5, torre 2 | 2026-05-25 | 2026-06-08 | 14 | 42 | 46.3 | 110.2 | PLACA | 46.3 | 1 | 110.238
24603 - FLORA - PARQUE CENTRAL LOS ROBLES | 1070 | Industrializado | Placa T2, piso 5, ejes 7-9 / A-L | 2026-05-23 | 2026-06-06 | 14 | 42 | 45 | 107.1 | PLACA | 45 | 1 | 107.143
24603 - FLORA - PARQUE CENTRAL LOS ROBLES | 1066 | Industrializado | Placa T1, piso 2, ejes 4-8 / G-L | 2026-05-22 | 2026-06-05 | 14 | 42 | 49.1 | 116.9 | PLACA | 49.1 | 1 | 116.905
24603 - FLORA - PARQUE CENTRAL LOS ROBLES | 1064 | Industrializado | Placa T1, piso 2, ejes 4-8 / A-L | 2026-05-21 | 2026-06-04 | 14 | 42 | 52.5 | 125 | PLACA | 52.5 | 1 | 125
24603 - FLORA - PARQUE CENTRAL LOS ROBLES | 1063 | Industrializado | Placa T2, piso 5, ejes 9-12 / A-L | 2026-05-21 | 2026-06-04 | 14 | 42 | 44.1 | 105 | PLACA | 44.1 | 1 | 105
24603 - FLORA - PARQUE CENTRAL LOS ROBLES | 1058 | Industrializado | Placa T2, piso 5, ejes 12-15 / A-L | 2026-05-19 | 2026-06-02 | 14 | 42 | 44.9 | 106.9 | PLACA | 44.9 | 1 | 106.905
24603 - FLORA - PARQUE CENTRAL LOS ROBLES | 1052 | Industrializado | Placa T1, piso 2, ejes 1-4 / A-L | 2026-05-15 | 2026-05-29 | 14 | 42 | 42.2 | 100.5 | PLACA | 42.2 | 1 | 100.476
24603 - FLORA - PARQUE CENTRAL LOS ROBLES | 1048 | Industrializado | Placa T2, piso 4, ejes 1-4 / A-L | 2026-05-14 | 2026-05-28 | 14 | 42 | 43.5 | 103.6 | PLACA | 43.5 | 1 | 103.571
24603 - FLORA - PARQUE CENTRAL LOS ROBLES | 1041 | Industrializado | Placa ejes 13-15 / A-L, piso 1, T1 | 2026-05-11 | 2026-05-25 | 14 | 42 | 34.6 | 82.4 | PLACA | 34.6 | 1 | 82.381
24603 - FLORA - PARQUE CENTRAL LOS ROBLES | 1045 | Industrializado | Placa T2, piso 4, ejes 4-6 / A-L | 2026-05-12 | 2026-05-26 | 14 | 42 | 45.7 | 108.8 | PLACA | 45.7 | 1 | 108.81
24603 - FLORA - PARQUE CENTRAL LOS ROBLES | 1040 | Industrializado | Placa T2, ejea 6-8 / A-L, piso 4 | 2026-05-08 | 2026-05-22 | 14 | 42 | 42.5 | 101.2 | PLACA | 42.5 | 1 | 101.19
24603 - FLORA - PARQUE CENTRAL LOS ROBLES | 1037 | Industrializado | Placa T2, piso 4, ejes 8-10 / A-L | 2026-05-07 | 2026-05-21 | 14 | 42 | 49 | 116.7 | PLACA | 49 | 1 | 116.667
24603 - FLORA - PARQUE CENTRAL LOS ROBLES | 1034 | Industrializado | Placa T2, piso 4, ejes 10-12 / A-L | 2026-05-06 | 2026-05-20 | 14 | 42 | 49.4 | 117.6 | PLACA | 49.4 | 1 | 117.619
24603 - FLORA - PARQUE CENTRAL LOS ROBLES | 1032 | Industrializado | Placa T2, piso 4, ejes 12-15 / A-L | 2026-05-05 | 2026-05-19 | 14 | 42 | 44.4 | 105.7 | PLACA | 44.4 | 1 | 105.714
24603 - FLORA - PARQUE CENTRAL LOS ROBLES | 1025 | Industrializado | Placa T2, piso 3, ejes 1-4 / A-L | 2026-05-02 | 2026-05-16 | 14 | 42 | 38.6 | 91.9 | PLACA | 38.6 | 1 | 91.905
24603 - FLORA - PARQUE CENTRAL LOS ROBLES | 1019 | Industrializado | Placa T2, piso 3, ejes 4-5 / F-G y 5-7 / A-L | 2026-04-27 | 2026-05-11 | 14 | 42 | 49.3 | 117.4 | PLACA | 49.3 | 1 | 117.381
24603 - FLORA - PARQUE CENTRAL LOS ROBLES | 1015 | Industrializado | Placa ejes 7-9 / A-L, piso 3, T2, pasillo ejes 9-12 / F-G, piso 3, T2 | 2026-04-24 | 2026-05-08 | 14 | 42 | 44 | 104.8 | PLACA | 44 | 1 | 104.762
24603 - FLORA - PARQUE CENTRAL LOS ROBLES | 1010 | Industrializado | Placa T2, piso 2, ejes 9-12 / A-L | 2026-04-22 | 2026-05-06 | 14 | 42 | 48.2 | 114.8 | PLACA | 48.2 | 1 | 114.762
24603 - FLORA - PARQUE CENTRAL LOS ROBLES | 1006 | Industrializado | Placa T2, piso 3, ejes 12-15 / A-L | 2026-04-20 | 2026-05-04 | 14 | 42 | 45.8 | 109 | PLACA | 45.8 | 1 | 109.048
24603 - FLORA - PARQUE CENTRAL LOS ROBLES | 1001 | Industrializado | Placa T2, piso 2, ejes 1-4 / L-A | 2026-04-17 | 2026-05-01 | 14 | 42 | 46.2 | 110 | PLACA | 46.2 | 1 | 110
24603 - FLORA - PARQUE CENTRAL LOS ROBLES | 997 | Industrializado | Placa T2, piso 2, eje 4-7 / A-L | 2026-04-15 | 2026-04-29 | 14 | 42 | 51.8 | 123.3 | PLACA | 51.8 | 1 | 123.333
24603 - FLORA - PARQUE CENTRAL LOS ROBLES | 993 | Industrializado | Placa T2, ejes 7-9 / A-L Piso 2 | 2026-04-13 | 2026-04-27 | 14 | 42 | 45.2 | 107.6 | PLACA | 45.2 | 1 | 107.619
24603 - FLORA - PARQUE CENTRAL LOS ROBLES | 986 | Industrializado | Placa T2, piso 2, ejes 9-12 / A-L | 2026-04-09 | 2026-04-23 | 14 | 42 | 46.5 | 110.7 | PLACA | 46.5 | 1 | 110.714
24603 - FLORA - PARQUE CENTRAL LOS ROBLES | 982 | Industrializado | Dinteles piso 1, T2 | 2026-04-07 | 2026-04-21 | 14 | 42 | 49.4 | 117.6 |  | 49.4 | 1 | 117.619
24603 - FLORA - PARQUE CENTRAL LOS ROBLES | 978 | Industrializado | Placa T2, ejes 12-15 / A-L Piso 2 | 2026-03-27 | 2026-04-10 | 14 | 42 | 45.3 | 107.9 | PLACA | 45.3 | 1 | 107.857
24603 - FLORA - PARQUE CENTRAL LOS ROBLES | 673 | AU 6000 | Muros ejes 1-8 / G-L P iso 18, torre 3 | 2025-10-23 | 2025-11-06 | 14 | 42 | 40.4 | 96.2 | MURO | 40.4 | 1 | 96.19
24603 - FLORA - PARQUE CENTRAL LOS ROBLES | 670 | AU 6000 | Muros ejes 1-7 / A-F - 9-8 / G-L P iso 18, torre 3 | 2025-10-22 | 2025-11-05 | 14 | 42 | 44 | 104.8 | MURO | 44 | 1 | 104.762
24603 - FLORA - PARQUE CENTRAL LOS ROBLES | 665 | AU 6000 | Muros ejes 7-9 / A-F, 9-12 / G-L Piso 18 Torre 3 y 1-2 / G-L Piso 18 Torre 4 | 2025-10-21 | 2025-11-04 | 14 | 42 | 47.8 | 113.8 | MURO | 47.8 | 1 | 113.81
24603 - FLORA - PARQUE CENTRAL LOS ROBLES | 661 | AU 6000 | Muros ejes 9-12 / A-F Piso 18 Torre 3 y ejes 1-2 / A-F, 2-4 / G-L Piso 18 Torre 4 | 2025-10-20 | 2025-11-03 | 14 | 42 | 48.2 | 114.8 | MURO | 48.2 | 1 | 114.762
24603 - FLORA - PARQUE CENTRAL LOS ROBLES | 656 | AU 6000 | Muros ejes 4-10 /F-L Piso 18 torre 4 | 2025-10-18 | 2025-11-01 | 14 | 42 | 41.6 | 99 | MURO | 41.6 | 1 | 99.048
24603 - FLORA - PARQUE CENTRAL LOS ROBLES | 652 | AU-6000 | Muros ejes 3-10 / A-F Piso 18 Torre 4 | 2025-10-17 | 2025-10-31 | 14 | 42 | 54.3 | 129.3 | MURO | 54.3 | 1 | 129.286
24603 - FLORA - PARQUE CENTRAL LOS ROBLES | 647 | AU 6000 | Muros ejes 1-8 / G-L Piso 17 torre 3 | 2025-10-16 | 2025-10-30 | 14 | 42 | 47.8 | 113.8 | MURO | 47.8 | 1 | 113.81
24603 - FLORA - PARQUE CENTRAL LOS ROBLES | 645 | AU 6000 | Muros ejes 1-8 / A-F Piso 17 torre 3 | 2025-10-15 | 2025-10-29 | 14 | 42 | 58.7 | 139.8 | MURO | 58.7 | 1 | 139.762
24603 - FLORA - PARQUE CENTRAL LOS ROBLES | 640 | AU 6000 | Muros ejes 7-9 / A-F y 9-12 / G-L Piso 17 torre 3 y ejes 1-2 / G-L Piso 17 torre 4 | 2025-10-14 | 2025-10-28 | 14 | 42 | 51.6 | 122.9 | MURO | 51.6 | 1 | 122.857
24603 - FLORA - PARQUE CENTRAL LOS ROBLES | 631 | AU 6000 | Muros ejes 3-10 / G-L Piso 17 torre 4 | 2025-10-08 | 2025-10-22 | 14 | 42 | 43.6 | 103.8 | MURO | 43.6 | 1 | 103.81
24603 - FLORA - PARQUE CENTRAL LOS ROBLES | 634 | AU 6000 | Muros ejes 1-4 / A-F Piso 17 torre 4 y ejes 9-12 / A-F Piso 17 torre 3 | 2025-10-09 | 2025-10-23 | 14 | 42 | 46.2 | 110 | MURO | 46.2 | 1 | 110
24603 - FLORA - PARQUE CENTRAL LOS ROBLES | 628 | AU 6000 | Muros ejes 3-10 / A-F Piso 17, torre 4 | 2025-10-07 | 2025-10-21 | 14 | 42 | 42.1 | 100.2 | MURO | 42.1 | 1 | 100.238
24603 - FLORA - PARQUE CENTRAL LOS ROBLES | 623 | AU 6000 | Muros ejes 1-8 / G-L Piso 16 Torre 3 | 2025-10-06 | 2025-10-20 | 14 | 42 | 42.7 | 101.7 | MURO | 42.7 | 1 | 101.667
24603 - FLORA - PARQUE CENTRAL LOS ROBLES | 620 | AU 6000 | Muros ejes 1-7 / A-F y 8-9 / G-L Piso 16 Torre 3 | 2025-10-04 | 2025-10-18 | 14 | 42 | 45.3 | 107.9 | MURO | 45.3 | 1 | 107.857
24603 - FLORA - PARQUE CENTRAL LOS ROBLES | 617 | AU 6000 | Muros ejes 1-4 / G-L Piso 16, torre A y ejes 9-12 / G-L y 7-8 / A-F Piso 16, Torre 3 | 2025-10-03 | 2025-10-17 | 14 | 42 | 43.4 | 103.3 | MURO | 43.4 | 1 | 103.333
24603 - FLORA - PARQUE CENTRAL LOS ROBLES | 613 | AU-6000 | Muros ejes 1-3 / A-F Piso 16, torre 4 y ejes 8-12 / A-F Piso 16, torre 3 | 2025-10-02 | 2025-10-16 | 14 | 42 | 45.8 | 109 | MURO | 45.8 | 1 | 109.048
24603 - FLORA - PARQUE CENTRAL LOS ROBLES | 611 | AU-6000 | Muros ejes 4-10 / G-L y 2-4 / D-F Piso 16, torre 4 | 2025-10-02 | 2025-10-16 | 14 | 42 | 43.6 | 103.8 | MURO | 43.6 | 1 | 103.81
24603 - FLORA - PARQUE CENTRAL LOS ROBLES | 609 | AU 6000 | Muros ejes 3-10 / A-F Piso 15 torre 4 | 2025-09-30 | 2025-10-14 | 14 | 42 | 44.4 | 105.7 | MURO | 44.4 | 1 | 105.714
24603 - FLORA - PARQUE CENTRAL LOS ROBLES | 606 | AU 6000 | Muros ejes 1-8 / G-L Piso 15 torre 3 | 2025-09-29 | 2025-10-13 | 14 | 42 | 48.3 | 115 | MURO | 48.3 | 1 | 115
24603 - FLORA - PARQUE CENTRAL LOS ROBLES | 603 | AU 6000 | Muros ejes 1-7 / A-F y 8-9 / G-L Piso 15 torre 3 | 2025-09-27 | 2025-10-11 | 14 | 42 | 45.5 | 108.3 | MURO | 45.5 | 1 | 108.333
24603 - FLORA - PARQUE CENTRAL LOS ROBLES | 602 | AU 6000 | Muros ejes 1-3 / A-F Piso 15 torre 4 y ejes 8-12 / 7-8 / A-F Piso 15 torre 3 | 2025-09-26 | 2025-10-10 | 14 | 42 | 38.7 | 92.1 | MURO | 38.7 | 1 | 92.143
24603 - FLORA - PARQUE CENTRAL LOS ROBLES | 599 | AU 6000 | Muros ejes 1-3 / A-F Piso 15 torre 4 y ejes 8-12 / A-F Piso 15 torre 3 | 2025-09-25 | 2025-10-09 | 14 | 42 | 43 | 102.4 | MURO | 43 | 1 | 102.381
24603 - FLORA - PARQUE CENTRAL LOS ROBLES | 594 | AU 6000 | Muros ejes 3-10 / L-G Piso 15 torre 4 | 2025-09-24 | 2025-10-08 | 14 | 42 | 49.9 | 118.8 | MURO | 49.9 | 1 | 118.81
24603 - FLORA - PARQUE CENTRAL LOS ROBLES | 589 | AU 6000 | Muros ejes 3-10 / A-F Piso 15 torre 4 | 2025-09-23 | 2025-10-07 | 14 | 42 | 43.4 | 103.3 | MURO | 43.4 | 1 | 103.333
24603 - FLORA - PARQUE CENTRAL LOS ROBLES | 585 | AU 6000 | Muros ejes 1-8 / G-L Piso 14 torre 3 | 2025-09-19 | 2025-10-03 | 14 | 42 | 42.2 | 100.5 | MURO | 42.2 | 1 | 100.476
24603 - FLORA - PARQUE CENTRAL LOS ROBLES | 581 | AU 6000 | Muros ejes 1-7 / A-F y 8-9 / G-L Piso 14 torre 3 | 2025-09-18 | 2025-10-02 | 14 | 42 | 41.6 | 99 | MURO | 41.6 | 1 | 99.048
24603 - FLORA - PARQUE CENTRAL LOS ROBLES | 573 | AU 6000 | Muros ejes 4-10 / F-L y 2-4 / D-P Piso 14 torre 4 | 2025-09-15 | 2025-09-29 | 14 | 42 | 43.3 | 103.1 | MURO | 43.3 | 1 | 103.095
24603 - FLORA - PARQUE CENTRAL LOS ROBLES | 577 | AU 6000 | Muros ejes 1-2 / G-L Piso 14 torre 4 y ejes 9-12 / G-L y 7-9 / A-F Piso 14 torre 3 | 2025-09-17 | 2025-10-01 | 14 | 42 | 46.5 | 110.7 | MURO | 46.5 | 1 | 110.714
24603 - FLORA - PARQUE CENTRAL LOS ROBLES | 574 | AU 6000 | Muros ejes 1-2 / A-F y 2-4 / G-L Piso 14 torre 4 | 2025-09-16 | 2025-09-30 | 14 | 42 | 55.3 | 131.7 | MURO | 55.3 | 1 | 131.667
24603 - FLORA - PARQUE CENTRAL LOS ROBLES | 568 | 6000 | Muros ejes 3-10 / A-F Piso 14 torre 4 | 2025-09-12 | 2025-09-26 | 14 | 42 | 50.2 | 119.5 | MURO | 50.2 | 1 | 119.524
24603 - FLORA - PARQUE CENTRAL LOS ROBLES | 553 | AU 6000 | Muros ejes 1-4 / A-F Piso 13 torre 4 | 2025-09-06 | 2025-09-20 | 14 | 42 | 47.1 | 112.1 | MURO | 47.1 | 1 | 112.143
24603 - FLORA - PARQUE CENTRAL LOS ROBLES | 550 | AU 6000 | Muros ejes 4-10 / F-L 4-5 Piso 13 torre 4 | 2025-09-05 | 2025-09-19 | 14 | 42 | 45.2 | 107.6 | MURO | 45.2 | 1 | 107.619
24603 - FLORA - PARQUE CENTRAL LOS ROBLES | 548 | AU 6000 | Muros ejes 5-10 / A-F Piso 13 torre 4 | 2025-09-04 | 2025-09-18 | 14 | 42 | 43.2 | 102.9 | MURO | 43.2 | 1 | 102.857
24603 - FLORA - PARQUE CENTRAL LOS ROBLES | 533 | 6000 | Escalera piso 8-9 torre 3 | 2025-08-29 | 2025-09-12 | 14 | 42 | 41.6 | 99 |  | 41.6 | 1 | 99.048
24603 - FLORA - PARQUE CENTRAL LOS ROBLES | 531 | AU 6000 | Muros ejes 7-12 / A-F Piso 12, torre 4 | 2025-08-28 | 2025-09-11 | 14 | 42 | 51.4 | 122.4 | MURO | 51.4 | 1 | 122.381
24603 - FLORA - PARQUE CENTRAL LOS ROBLES | 529 | AU 6000 | Muros ejes 1-2 / A-F Piso 12, torre 4 | 2025-08-28 | 2025-09-11 | 14 | 42 | 45.6 | 108.6 | MURO | 45.6 | 1 | 108.571
24603 - FLORA - PARQUE CENTRAL LOS ROBLES | 525 | AU 6000 | Muros ejes 4-10 / G-L Piso 12, torre 4 | 2025-08-27 | 2025-09-10 | 14 | 42 | 58.6 | 139.5 | MURO | 58.6 | 1 | 139.524
24603 - FLORA - PARQUE CENTRAL LOS ROBLES | 522 | AU 6000 | Muros ejes 3-10 / A-F Piso 12, torre 4 | 2025-08-26 | 2025-09-09 | 14 | 42 | 53.5 | 127.4 | MURO | 53.5 | 1 | 127.381
24603 - FLORA - PARQUE CENTRAL LOS ROBLES | 519 | AU 6000 | Muros ejes 8-1 / G-L Piso 11, torre 4 | 2025-08-25 | 2025-09-08 | 14 | 42 | 48.3 | 115 | MURO | 48.3 | 1 | 115
24603 - FLORA - PARQUE CENTRAL LOS ROBLES | 870 | Plástico | Viga andén, ejes 1-4 / E, salón comunal | 2026-01-21 | 2026-02-04 | 14 | 35 | 32.6 | 93.1 |  | 32.6 | 1 | 93.143
24603 - FLORA - PARQUE CENTRAL LOS ROBLES | 804 | Autocompactado | Muros piso torre 3 ejes 1-8 / G-L | 2025-12-10 | 2025-12-24 | 14 | 35 | 50.6 | 144.6 | MURO | 50.6 | 1 | 144.571
24603 - FLORA - PARQUE CENTRAL LOS ROBLES | 801 | AU 5000 | Muros ejes 1-7 / A-F Piso 23 torre 3 | 2025-12-06 | 2025-12-20 | 14 | 35 | 50.3 | 143.7 | MURO | 50.3 | 1 | 143.714
24603 - FLORA - PARQUE CENTRAL LOS ROBLES | 798 | AU 5000 | Muros ejes 1-3 / G-L Piso 23 torre 4 | 2025-12-05 | 2025-12-19 | 14 | 35 | 53.6 | 153.1 | MURO | 53.6 | 1 | 153.143
24603 - FLORA - PARQUE CENTRAL LOS ROBLES | 796 | AU 5000 | Muros ejes 1-3 / G-L Piso 23 torre 4 y 8-12 / G-L Piso 23 torre 3 | 2025-12-04 | 2025-12-18 | 14 | 35 | 41.8 | 119.4 | MURO | 41.8 | 1 | 119.429
24603 - FLORA - PARQUE CENTRAL LOS ROBLES | 781 | AU 5000 | Muros ejes 1-4 / G-L piso 23 torre 4 y ejes 5-7 / A-F Piso 23 torre 3 | 2025-11-29 | 2025-12-13 | 14 | 35 | 49.6 | 141.7 | MURO | 49.6 | 1 | 141.714
24603 - FLORA - PARQUE CENTRAL LOS ROBLES | 778 | AU 5000 | Muros ejes 1-7 / G-L Piso 22 torre 4 | 2025-11-28 | 2025-12-12 | 14 | 35 | 45.5 | 130 | MURO | 45.5 | 1 | 130
24603 - FLORA - PARQUE CENTRAL LOS ROBLES | 786 | 5000 | Escalera piso 19-20 torre 3 | 2025-12-02 | 2025-12-16 | 14 | 35 | 42.3 | 120.9 |  | 42.3 | 1 | 120.857
24603 - FLORA - PARQUE CENTRAL LOS ROBLES | 785 | AU 5000 | Muros ejes 8-10 / A-F, 6-7 / G-L y 2-4 / A-F Piso 23 torre 4 | 2025-12-01 | 2025-12-15 | 14 | 35 | 47.1 | 134.6 | MURO | 47.1 | 1 | 134.571
24603 - FLORA - PARQUE CENTRAL LOS ROBLES | 788 | AU 5000 | Muros ejes 3-6 / G-L y 8-10 / G-L Piso 23 torre 3 | 2025-12-02 | 2025-12-16 | 14 | 35 | 45.1 | 128.9 | MURO | 45.1 | 1 | 128.857
24603 - FLORA - PARQUE CENTRAL LOS ROBLES | 791 | AU 5000 | Muros ejes 8-12 / A-F piso 23 torre 3 y muros ejes 1-2 / A-F piso 23 torre 4 | 2025-12-03 | 2025-12-17 | 14 | 35 | 53.2 | 152 | MURO | 53.2 | 1 | 152
24603 - FLORA - PARQUE CENTRAL LOS ROBLES | 768 | AU 5000 | Muros ejes 1-3 / A-F Piso 22 torre 4 y ejes 8-12 / A-F piso 22 torre 3 | 2025-11-26 | 2025-12-10 | 14 | 35 | 48.9 | 139.7 | MURO | 48.9 | 1 | 139.714
24603 - FLORA - PARQUE CENTRAL LOS ROBLES | 764 | AU 5000 | Muros ejes 1-4 / G-L Piso 22 torre 4 y ejes 9-12 / G-L Piso 22 torre 3 | 2025-11-25 | 2025-12-09 | 14 | 35 | 41.1 | 117.4 | MURO | 41.1 | 1 | 117.429
24603 - FLORA - PARQUE CENTRAL LOS ROBLES | 770 | AU 5000 | Muros ejes 4-8 / A-F y 7-9 / G-L Piso 22 torre 3 | 2025-11-27 | 2025-12-11 | 14 | 35 | 38.4 | 109.7 | MURO | 38.4 | 1 | 109.714
24603 - FLORA - PARQUE CENTRAL LOS ROBLES | 762 | 5000 | Escalera piso 19-20 Torre 3 | 2025-11-25 | 2025-12-09 | 14 | 35 | 47.1 | 134.6 |  | 47.1 | 1 | 134.571
24603 - FLORA - PARQUE CENTRAL LOS ROBLES | 760 | AU 5000 | Muros ejes 4-10 / F-L Piso 22 torre 4 | 2025-11-24 | 2025-12-08 | 14 | 35 | 45 | 128.6 | MURO | 45 | 1 | 128.571
24603 - FLORA - PARQUE CENTRAL LOS ROBLES | 757 | AU 5000 | Muros ejes 3-10 / A-F Piso 22 torre 4 | 2025-11-22 | 2025-12-06 | 14 | 35 | 42.2 | 120.6 | MURO | 42.2 | 1 | 120.571
24603 - FLORA - PARQUE CENTRAL LOS ROBLES | 754 | AU 5000 | Muros ejes 1-4 / F-L Piso 21 torre 3 y ejes 5-7 / A-F Piso 22 torre 4 | 2025-11-21 | 2025-12-05 | 14 | 35 | 41.7 | 119.1 | MURO | 41.7 | 1 | 119.143
24603 - FLORA - PARQUE CENTRAL LOS ROBLES | 751 | AU 5000 | Muros ejes 4-7 / G-L y 1-4 / A-F Piso 21 torre 3 | 2025-11-20 | 2025-12-04 | 14 | 35 | 42.4 | 121.1 | MURO | 42.4 | 1 | 121.143
24603 - FLORA - PARQUE CENTRAL LOS ROBLES | 745 | AU 5000 | Muros ejes 1-3 / G-L Piso 21 torre 4 y ejes 9-12 / G-L y 7-9 / A-F Piso 21 torre 3 | 2025-11-18 | 2025-12-02 | 14 | 35 | 38 | 108.6 | MURO | 38 | 1 | 108.571
24603 - FLORA - PARQUE CENTRAL LOS ROBLES | 748 | AU 5000 | Muros ejes 4-7 / A-F y 9-7 / G-L Piso 21 torre 3 | 2025-11-19 | 2025-12-03 | 14 | 35 | 41.2 | 117.7 | MURO | 41.2 | 1 | 117.714
24603 - FLORA - PARQUE CENTRAL LOS ROBLES | 742 | AU-5000 | Muros ejes 1-3 / A-F y 2-4 / G-L Piso 21 torre 4 | 2025-11-15 | 2025-11-29 | 14 | 35 | 40 | 114.3 | MURO | 40 | 1 | 114.286
24603 - FLORA - PARQUE CENTRAL LOS ROBLES | 737 |  | Muros ejes 4-10 / G-L Piso 21 torre 4 | 2025-11-14 | 2025-11-28 | 14 | 35 | 40 | 114.3 | MURO | 40 | 1 | 114.286
24603 - FLORA - PARQUE CENTRAL LOS ROBLES | 734 |  | Escalera piso 16-17 torre 3 | 2025-11-14 | 2025-11-28 | 14 | 35 | 42.4 | 121.1 |  | 42.4 | 1 | 121.143
24603 - FLORA - PARQUE CENTRAL LOS ROBLES | 732 | AU 5000 | Muros ejes 3-6 / A-F y 8-10 / A-F Piso 21 torre 4 | 2025-11-13 | 2025-11-27 | 14 | 35 | 38.6 | 110.3 | MURO | 38.6 | 1 | 110.286
24603 - FLORA - PARQUE CENTRAL LOS ROBLES | 727 | AU 5000 | Muros ejes 1-3 / H-L Piso 20 torre 1-6-7 | 2025-11-12 | 2025-11-26 | 14 | 35 | 41.8 | 119.4 | MURO | 41.8 | 1 | 119.429
24603 - FLORA - PARQUE CENTRAL LOS ROBLES | 724 | AU 5000 | Muros ejes 4-9 / G-L Piso 20 torre 3 | 2025-11-11 | 2025-11-25 | 14 | 35 | 42.2 | 120.6 | MURO | 42.2 | 1 | 120.571
24603 - FLORA - PARQUE CENTRAL LOS ROBLES | 719 | AU 5000 | Muros piso 20 Torre 3 Eje 4-9 / A-F | 2025-11-10 | 2025-11-24 | 14 | 35 | 35.3 | 100.9 | MURO | 35.3 | 1 | 100.857
24603 - FLORA - PARQUE CENTRAL LOS ROBLES | 718 | 5000 | Escalera Torre 4 P 18-19 | 2025-11-10 | 2025-11-24 | 14 | 35 | 35.5 | 101.4 |  | 35.5 | 1 | 101.429
24603 - FLORA - PARQUE CENTRAL LOS ROBLES | 707 | AU-5000 | Muros ejes G-L Piso 20 torre 4 | 2025-11-05 | 2025-11-19 | 14 | 35 | 40.3 | 115.1 | MURO | 40.3 | 1 | 115.143
24603 - FLORA - PARQUE CENTRAL LOS ROBLES | 695 | 5000 | Muros ejes 1-8 / G-L Piso 19 Torre 3 | 2025-10-30 | 2025-11-13 | 14 | 35 | 41.5 | 118.6 | MURO | 41.5 | 1 | 118.571
24603 - FLORA - PARQUE CENTRAL LOS ROBLES | 692 | 5000 | Escalera Piso 17-18 Torre 4 | 2025-10-30 | 2025-11-13 | 14 | 35 | 37.6 | 107.4 |  | 37.6 | 1 | 107.429
24603 - FLORA - PARQUE CENTRAL LOS ROBLES | 696 | AU 5000 | Muros ejes 3-10 / A-F Piso 20 torre 4 | 2025-10-31 | 2025-11-14 | 14 | 35 | 35.3 | 100.9 | MURO | 35.3 | 1 | 100.857
24603 - FLORA - PARQUE CENTRAL LOS ROBLES | 703 | AU 5000 | Muros ejes 1-3 / A-F Piso 20 torre 4 y ejes 9-12 / A-F Piso 20 torre 3 | 2025-11-04 | 2025-11-18 | 14 | 35 | 38.9 | 111.1 | MURO | 38.9 | 1 | 111.143
24603 - FLORA - PARQUE CENTRAL LOS ROBLES | 701 | AU 5000 | Muros ejes 5-10 / G-L y 2-4 / E-F Piso 20 torre 4 | 2025-11-01 | 2025-11-15 | 14 | 35 | 36.2 | 103.4 | MURO | 36.2 | 1 | 103.429
24603 - FLORA - PARQUE CENTRAL LOS ROBLES | 690 | 5000 | Muros ejes 1-7 / A-F y 8-9 / G-L Piso 19 Torre 3 | 2025-10-29 | 2025-11-12 | 14 | 35 | 36.8 | 105.1 | MURO | 36.8 | 1 | 105.143
24603 - FLORA - PARQUE CENTRAL LOS ROBLES | 688 | 5000 | Muros ejes 9-12 / G-L y 7-8 / A y 1-3 / G-L Piso 19 Torre 4 | 2025-10-28 | 2025-11-11 | 14 | 35 | 45.1 | 128.9 | MURO | 45.1 | 1 | 128.857
24603 - FLORA - PARQUE CENTRAL LOS ROBLES | 684 | 5000 | Muros torre 4 Piso 19 ejes 1-4 / A-F | 2025-10-27 | 2025-11-10 | 14 | 35 | 42.8 | 122.3 | MURO | 42.8 | 1 | 122.286
24603 - FLORA - PARQUE CENTRAL LOS ROBLES | 683 | 5000 | Placa torre 3 Piso 19 ejes 1-8 / G-L | 2025-10-27 | 2025-11-10 | 14 | 35 | 48.9 | 139.7 | PLACA | 48.9 | 1 | 139.714
24603 - FLORA - PARQUE CENTRAL LOS ROBLES | 679 | 5000 | Muros eje 3-10 / G-L Piso 19 Torre 4 | 2025-10-25 | 2025-11-08 | 14 | 35 | 55.9 | 159.7 | MURO | 55.9 | 1 | 159.714
24603 - FLORA - PARQUE CENTRAL LOS ROBLES | 678 | 5000 | Placa ejes 1-8 / A-F Piso 19 Torre 3 | 2025-10-25 | 2025-11-08 | 14 | 35 | 37.7 | 107.7 | PLACA | 37.7 | 1 | 107.714
24603 - FLORA - PARQUE CENTRAL LOS ROBLES | 676 | 5000 | Muros ejes 3-10 / A-F Piso 19, torre 4 | 2025-10-24 | 2025-11-07 | 14 | 35 | 45.4 | 129.7 | MURO | 45.4 | 1 | 129.714
24603 - FLORA - PARQUE CENTRAL LOS ROBLES | 675 | 5000 | Placa ejes 8-12 / G-L Piso 19, torre 3 | 2025-10-24 | 2025-11-07 | 14 | 35 | 33.1 | 94.6 | PLACA | 33.1 | 1 | 94.571
24603 - FLORA - PARQUE CENTRAL LOS ROBLES | 672 | 5000 | Placa ejes 8-12 / A-F Piso 19, torre 4 | 2025-10-23 | 2025-11-06 | 14 | 35 | 54.8 | 156.6 | PLACA | 54.8 | 1 | 156.571
24603 - FLORA - PARQUE CENTRAL LOS ROBLES | 669 | 5000 | Placa ejes 3-10 / A-L Piso 18, torre 4 | 2025-10-22 | 2025-11-05 | 14 | 35 | 43.9 | 125.4 | PLACA | 43.9 | 1 | 125.429
24603 - FLORA - PARQUE CENTRAL LOS ROBLES | 664 | 5000 | Placa ejes 3-10 / A-F Piso 19 Torre 4 | 2025-10-21 | 2025-11-04 | 14 | 35 | 45.2 | 129.1 | PLACA | 45.2 | 1 | 129.143
24603 - FLORA - PARQUE CENTRAL LOS ROBLES | 660 | 5000 | Placa ejes 1-8 / G-L Piso 18 Torre 3 | 2025-10-20 | 2025-11-03 | 14 | 35 | 40.5 | 115.7 | PLACA | 40.5 | 1 | 115.714
24603 - FLORA - PARQUE CENTRAL LOS ROBLES | 658 | 5000 | Escalera piso 14-15 | 2025-10-20 | 2025-11-03 | 14 | 35 | 53.3 | 152.3 |  | 53.3 | 1 | 152.286
24603 - FLORA - PARQUE CENTRAL LOS ROBLES | 653 | 5000 | Placa eje 1-8 / A-H Piso 18 Torre 3 | 2025-10-18 | 2025-11-01 | 14 | 35 | 50.4 | 144 | PLACA | 50.4 | 1 | 144
24603 - FLORA - PARQUE CENTRAL LOS ROBLES | 651 | 5000 | Placa ejes 1-3 / A-F Piso 18, torre 4 y ejes 8-12 / A-G Piso 18 Torre 3 | 2025-10-17 | 2025-10-31 | 14 | 35 | 46 | 131.4 | PLACA | 46 | 1 | 131.429
24603 - FLORA - PARQUE CENTRAL LOS ROBLES | 648 | 5000 | Placa ejes A-G / 8-12 Piso 18 torre 3 | 2025-10-16 | 2025-10-30 | 14 | 35 | 42.9 | 122.6 | PLACA | 42.9 | 1 | 122.571
24603 - FLORA - PARQUE CENTRAL LOS ROBLES | 644 | 5000 | Placa ejes G-L / 10-4 Piso 18 torre 4 | 2025-10-15 | 2025-10-29 | 14 | 35 | 43.3 | 123.7 | PLACA | 43.3 | 1 | 123.714
24603 - FLORA - PARQUE CENTRAL LOS ROBLES | 641 | 5000 | Escalera piso 15-16 | 2025-10-15 | 2025-10-29 | 14 | 35 | 37.3 | 106.6 |  | 37.3 | 1 | 106.571
24603 - FLORA - PARQUE CENTRAL LOS ROBLES | 639 | 5000 | Placa ejes 3-10 / A-F Piso 18 torre 4 | 2025-10-14 | 2025-10-28 | 14 | 35 | 38.9 | 111.1 | PLACA | 38.9 | 1 | 111.143
24603 - FLORA - PARQUE CENTRAL LOS ROBLES | 632 | 5000 | Placa ejes 1-8 / G-L Piso 17 torre 3 y escalera Piso 13-14 | 2025-10-09 | 2025-10-23 | 14 | 35 | 38.6 | 110.3 | PLACA | 38.6 | 1 | 110.286
24603 - FLORA - PARQUE CENTRAL LOS ROBLES | 630 | 5000 | Placa ejes 1-8 / A-F Piso 17 torre 3 | 2025-10-08 | 2025-10-22 | 14 | 35 | 39.7 | 113.4 | PLACA | 39.7 | 1 | 113.429
24603 - FLORA - PARQUE CENTRAL LOS ROBLES | 626 | 5000 | Placa ejes 8-12 / G-L Piso 17, torre 3 y eje 1-3 / G-L Piso 17, torre 4 | 2025-10-07 | 2025-10-21 | 14 | 35 | 53.1 | 151.7 | PLACA | 53.1 | 1 | 151.714
24603 - FLORA - PARQUE CENTRAL LOS ROBLES | 622 | 5000 | Placa ejes 8-12 / A-F Piso 17 Torre 3 y ejes 1-3 / A-F Piso 17 Torre 4 | 2025-10-06 | 2025-10-20 | 14 | 35 | 42.3 | 120.9 | PLACA | 42.3 | 1 | 120.857
24603 - FLORA - PARQUE CENTRAL LOS ROBLES | 619 | 5000 | Placa ejes 3-10 / G-L Piso 17 Torre 4 | 2025-10-04 | 2025-10-18 | 14 | 35 | 39.6 | 113.1 | PLACA | 39.6 | 1 | 113.143
24603 - FLORA - PARQUE CENTRAL LOS ROBLES | 618 | 5000 | Escalera piso 14-15 Torre 4 | 2025-10-04 | 2025-10-18 | 14 | 35 | 40.8 | 116.6 |  | 40.8 | 1 | 116.571
24603 - FLORA - PARQUE CENTRAL LOS ROBLES | 616 | 5000 | Placa ejes 3-10 / A-F Piso 17, torre 4 | 2025-10-03 | 2025-10-17 | 14 | 35 | 43.6 | 124.6 | PLACA | 43.6 | 1 | 124.571
24603 - FLORA - PARQUE CENTRAL LOS ROBLES | 612 | 5000 | Placa ejes 1-8 / G-L, Piso 16, torre 3 | 2025-10-02 | 2025-10-16 | 14 | 35 | 39.2 | 112 | PLACA | 39.2 | 1 | 112
24603 - FLORA - PARQUE CENTRAL LOS ROBLES | 610 | 5000 | Placa ejes 1-8 / A-F Piso 16, torre 3 | 2025-10-01 | 2025-10-15 | 14 | 35 | 36.1 | 103.1 | PLACA | 36.1 | 1 | 103.143
24603 - FLORA - PARQUE CENTRAL LOS ROBLES | 608 | 5000 | Placa eje 3-1 / A-F Torre 4 y eje 8-12 / A-F torre 3 | 2025-09-30 | 2025-10-14 | 14 | 35 | 42 | 120 | PLACA | 42 | 1 | 120
24603 - FLORA - PARQUE CENTRAL LOS ROBLES | 605 | 5000 | Placa ejes 1-3 / A-F Piso 16 torre 4 y ejes 8-12 / A-F Piso 16 torre 3 | 2025-09-29 | 2025-10-13 | 14 | 35 | 40.6 | 116 | PLACA | 40.6 | 1 | 116
24603 - FLORA - PARQUE CENTRAL LOS ROBLES | 604 | 5000 | Placa ejes 3-10 / G-L Piso 16 torre 4 | 2025-09-27 | 2025-10-11 | 14 | 35 | 35.3 | 100.9 | PLACA | 35.3 | 1 | 100.857
24603 - FLORA - PARQUE CENTRAL LOS ROBLES | 601 | 5000 | Placa ejes 3-10 / A-F Piso 16 torre 4 | 2025-09-26 | 2025-10-10 | 14 | 35 | 41.7 | 119.1 | PLACA | 41.7 | 1 | 119.143
24603 - FLORA - PARQUE CENTRAL LOS ROBLES | 596 | 5000 | Placa ejes 1-8 / F-L Piso 15 torre 3 | 2025-09-25 | 2025-10-09 | 14 | 35 | 38.5 | 110 | PLACA | 38.5 | 1 | 110
24603 - FLORA - PARQUE CENTRAL LOS ROBLES | 593 | 5000 | Placa ejes 1-8 / A-G Piso 15 torre 3 | 2025-09-24 | 2025-10-08 | 14 | 35 | 41.9 | 119.7 | PLACA | 41.9 | 1 | 119.714
24603 - FLORA - PARQUE CENTRAL LOS ROBLES | 591 | 5000 | Placa ejes 1-3 / G-L Piso 15 torre 4 y 8-12 / G-A Piso 3 torre 3 | 2025-09-23 | 2025-10-07 | 14 | 35 | 39.9 | 114 | PLACA | 39.9 | 1 | 114
24603 - FLORA - PARQUE CENTRAL LOS ROBLES | 587 | 5000 | Placa ejes 1-3 / A-F Piso 15 torre 4 y ejes 8-12 / A-F Piso 15 torre 3 | 2025-09-22 | 2025-10-06 | 14 | 35 | 41.6 | 118.9 | PLACA | 41.6 | 1 | 118.857
24603 - FLORA - PARQUE CENTRAL LOS ROBLES | 584 | 5000 | Placa ejes 3-10 / G-L Piso 15 torre 4 | 2025-09-19 | 2025-10-03 | 14 | 35 | 35.6 | 101.7 | PLACA | 35.6 | 1 | 101.714
24603 - FLORA - PARQUE CENTRAL LOS ROBLES | 580 | 5000 | Placa ejes 3-10 / A-F Piso 15 torre 4 | 2025-09-18 | 2025-10-02 | 14 | 35 | 36.9 | 105.4 | PLACA | 36.9 | 1 | 105.429
24603 - FLORA - PARQUE CENTRAL LOS ROBLES | 578 | 5000 | Placa ejes 8-1 / L-F Piso 14 torre 3 | 2025-09-17 | 2025-10-01 | 14 | 35 | 41.3 | 118 | PLACA | 41.3 | 1 | 118
24603 - FLORA - PARQUE CENTRAL LOS ROBLES | 572 | 5000 | Placa ejes 1-8 / A-G Piso 14 torre 3 | 2025-09-15 | 2025-09-29 | 14 | 35 | 36.9 | 105.4 | PLACA | 36.9 | 1 | 105.429
24603 - FLORA - PARQUE CENTRAL LOS ROBLES | 570 | 5000 | Placa ejes 2-3 / H-L Piso 14 torre 4 y 8-12 / F-L Piso 14 torre | 2025-09-12 | 2025-09-26 | 14 | 35 | 32.5 | 92.9 | PLACA | 32.5 | 1 | 92.857
24603 - FLORA - PARQUE CENTRAL LOS ROBLES | 565 | 5000 | Placa ejes 1-3 / A-G Piso 14 torre 4 y ejes 8-12 / A-F Piso 14 torre 3 | 2025-09-11 | 2025-09-25 | 14 | 35 | 41.7 | 119.1 | PLACA | 41.7 | 1 | 119.143
24603 - FLORA - PARQUE CENTRAL LOS ROBLES | 561 | 5000 | Placa ejes 3-10 / 15-L Piso 13 torre 3 | 2025-09-10 | 2025-09-24 | 14 | 35 | 39 | 111.4 | PLACA | 39 | 1 | 111.429
24603 - FLORA - PARQUE CENTRAL LOS ROBLES | 559 | 5000 | Placa ejes 3-10 / A-F Piso 14 torre | 2025-09-09 | 2025-09-23 | 14 | 35 | 41.5 | 118.6 | PLACA | 41.5 | 1 | 118.571
24603 - FLORA - PARQUE CENTRAL LOS ROBLES | 551 | 5000 | Placa ejes 1-8 / A-G Piso 13 torre 3 | 2025-09-05 | 2025-09-19 | 14 | 35 | 42 | 120 | PLACA | 42 | 1 | 120
24603 - FLORA - PARQUE CENTRAL LOS ROBLES | 545 | 5000 | Placa ejes 1-3 / G-K Piso 13 torre 4 y ejes 8-12 / F-L Piso 13 torre 3 | 2025-09-03 | 2025-09-17 | 14 | 35 | 34.8 | 99.4 | PLACA | 34.8 | 1 | 99.429
24603 - FLORA - PARQUE CENTRAL LOS ROBLES | 542 | 5000 | Placa ejes 1-3 / A-G Piso 13 torre 4 y 8-12 / L-F Piso 13 torre 3 | 2025-09-02 | 2025-09-16 | 14 | 35 | 39.9 | 114 | PLACA | 39.9 | 1 | 114
24603 - FLORA - PARQUE CENTRAL LOS ROBLES | 538 | 5000 | Placa ejes 10-3 / G-L Piso 13 torre 4 | 2025-09-01 | 2025-09-15 | 14 | 35 | 38.3 | 109.4 | PLACA | 38.3 | 1 | 109.429
24603 - FLORA - PARQUE CENTRAL LOS ROBLES | 535 | 5000 | Placa ejes A-F / 3-10 Piso 13 torre 4 | 2025-08-29 | 2025-09-12 | 14 | 35 | 38 | 108.6 | PLACA | 38 | 1 | 108.571
24603 - FLORA - PARQUE CENTRAL LOS ROBLES | 530 | 5000 | Placa ejes 1-8 / G-L Piso 12, torre 3 | 2025-08-28 | 2025-09-11 | 14 | 35 | 36.8 | 105.1 | PLACA | 36.8 | 1 | 105.143
24603 - FLORA - PARQUE CENTRAL LOS ROBLES | 526 | 5000 | Placa ejes 1-8 / A-F Piso 12, torre 3 | 2025-08-27 | 2025-09-10 | 14 | 35 | 37.5 | 107.1 | PLACA | 37.5 | 1 | 107.143
24603 - FLORA - PARQUE CENTRAL LOS ROBLES | 521 | 5000 | Placa ejes 8-12 / G-L Piso 12, torre 3 y ejes 1-3 / G-L Piso 12, torre 4 | 2025-08-26 | 2025-09-09 | 14 | 35 | 36.8 | 105.1 | PLACA | 36.8 | 1 | 105.143
24603 - FLORA - PARQUE CENTRAL LOS ROBLES | 518 | 5000 | Placa ejes 3-1 / F-A Piso 12, torre 14 y ejes 8-12 / F-A Piso 12, torre 3 | 2025-08-25 | 2025-09-08 | 14 | 35 | 37.8 | 108 | PLACA | 37.8 | 1 | 108
24603 - FLORA - PARQUE CENTRAL LOS ROBLES | 910 | Plástico | Vigas cimentación torre 2, Ejes 9-11 / A-L | 2026-02-03 | 2026-02-17 | 14 | 31.5 | 39.2 | 124.4 |  | 39.2 | 1 | 124.444
24603 - FLORA - PARQUE CENTRAL LOS ROBLES | 883 | Tremie | Pilote 17, Torre 2 | 2026-01-24 | 2026-02-07 | 14 | 31.5 | 34.5 | 109.5 |  | 34.5 | 1 | 109.524
24603 - FLORA - PARQUE CENTRAL LOS ROBLES | 879 | Tremie | Pilote 32, Torre 2 | 2026-01-23 | 2026-02-06 | 14 | 31.5 | 37.9 | 120.3 |  | 37.9 | 1 | 120.317
24603 - FLORA - PARQUE CENTRAL LOS ROBLES | 811 | Tremie | Pilote #24 torre 2 | 2025-12-12 | 2025-12-26 | 14 | 31.5 | 39.4 | 125.1 |  | 39.4 | 1 | 125.079
24603 - FLORA - PARQUE CENTRAL LOS ROBLES | 806 | Tremie | Pilote 45 torre 1 | 2025-12-11 | 2025-12-25 | 14 | 31.5 | 35.9 | 114 |  | 35.9 | 1 | 113.968
24603 - FLORA - PARQUE CENTRAL LOS ROBLES | 800 | T 4500 | Pilote 22 torre 2 | 2025-12-06 | 2025-12-20 | 14 | 31.5 | 23.3 | 74 |  | 23.3 | 1 | 73.968
24603 - FLORA - PARQUE CENTRAL LOS ROBLES | 797 | T 4500 | Pilote 38 torre 1 | 2025-12-05 | 2025-12-19 | 14 | 31.5 | 35.6 | 113 |  | 35.6 | 1 | 113.016
24603 - FLORA - PARQUE CENTRAL LOS ROBLES | 775 | 4500 | Voca columna C2 piso 1 eje 3-B | 2025-11-28 | 2025-12-12 | 14 | 31.5 | 30.6 | 97.1 |  | 30.6 | 1 | 97.143
24603 - FLORA - PARQUE CENTRAL LOS ROBLES | 774 | 4500 | Pilote 35 torre 1 | 2025-11-28 | 2025-12-12 | 14 | 31.5 | 31.1 | 98.7 |  | 31.1 | 1 | 98.73
24603 - FLORA - PARQUE CENTRAL LOS ROBLES | 779 | 4500 | Pilote 8 torre 1 | 2025-11-29 | 2025-12-13 | 14 | 31.5 | 31.3 | 99.4 |  | 31.3 | 1 | 99.365
24603 - FLORA - PARQUE CENTRAL LOS ROBLES | 782 | 4500 | Pilote 61 torre 1 | 2025-12-01 | 2025-12-15 | 14 | 31.5 | 36.2 | 114.9 |  | 36.2 | 1 | 114.921
24603 - FLORA - PARQUE CENTRAL LOS ROBLES | 765 | 4500 | Pilote 9 torre 2 | 2025-11-26 | 2025-12-10 | 14 | 31.5 | 40.8 | 129.5 |  | 40.8 | 1 | 129.524
24603 - FLORA - PARQUE CENTRAL LOS ROBLES | 769 | 4500 | Pilote 62 torre 1 | 2025-11-27 | 2025-12-11 | 14 | 31.5 | 34.2 | 108.6 |  | 34.2 | 1 | 108.571
24603 - FLORA - PARQUE CENTRAL LOS ROBLES | 763 | 4500 | Pilote 30 torre 1 | 2025-11-25 | 2025-12-09 | 14 | 31.5 | 33.3 | 105.7 |  | 33.3 | 1 | 105.714
24603 - FLORA - PARQUE CENTRAL LOS ROBLES | 758 | 4500 | Pilote 56 torre 1 | 2025-11-24 | 2025-12-08 | 14 | 31.5 | 31.8 | 101 |  | 31.8 | 1 | 100.952
24603 - FLORA - PARQUE CENTRAL LOS ROBLES | 756 | 4500 | Pilote 33 torre 2 | 2025-11-22 | 2025-12-06 | 14 | 31.5 | 31.9 | 101.3 |  | 31.9 | 1 | 101.27
24603 - FLORA - PARQUE CENTRAL LOS ROBLES | 753 | 4500 | Pilote 31 torre 1 | 2025-11-21 | 2025-12-05 | 14 | 31.5 | 24.6 | 78.1 |  | 24.6 | 1 | 78.095
24603 - FLORA - PARQUE CENTRAL LOS ROBLES | 749 | 4500 | Pilote 51 torre 1 | 2025-11-20 | 2025-12-04 | 14 | 31.5 | 33.1 | 105.1 |  | 33.1 | 1 | 105.079
24603 - FLORA - PARQUE CENTRAL LOS ROBLES | 746 | 4500 | Pilote 69 torre 1 | 2025-11-19 | 2025-12-03 | 14 | 31.5 | 28.5 | 90.5 |  | 28.5 | 1 | 90.476
24603 - FLORA - PARQUE CENTRAL LOS ROBLES | 741 | 4500 | Pilote 32 torre 1 | 2025-11-15 | 2025-11-29 | 14 | 31.5 | 30.1 | 95.6 |  | 30.1 | 1 | 95.556
24603 - FLORA - PARQUE CENTRAL LOS ROBLES | 735 |  | Pilote 15 torre 2 | 2025-11-14 | 2025-11-28 | 14 | 31.5 | 31.7 | 100.6 |  | 31.7 | 1 | 100.635
24603 - FLORA - PARQUE CENTRAL LOS ROBLES | 729 | T 4500 | Pilote 29 torre 1 | 2025-11-13 | 2025-11-27 | 14 | 31.5 | 28.8 | 91.4 |  | 28.8 | 1 | 91.429
24603 - FLORA - PARQUE CENTRAL LOS ROBLES | 726 | T4500 | Pilote 52 torre 1 | 2025-11-12 | 2025-11-26 | 14 | 31.5 | 27.1 | 86 |  | 27.1 | 1 | 86.032
24603 - FLORA - PARQUE CENTRAL LOS ROBLES | 717 | T 4500 | Pilote 63 Torre 1 | 2025-11-08 | 2025-11-22 | 14 | 31.5 | 25.8 | 81.9 |  | 25.8 | 1 | 81.905
24603 - FLORA - PARQUE CENTRAL LOS ROBLES | 710 | T-4500 | Pilote 46 torre 1 | 2025-11-06 | 2025-11-20 | 14 | 31.5 | 28.1 | 89.2 |  | 28.1 | 1 | 89.206
24603 - FLORA - PARQUE CENTRAL LOS ROBLES | 706 | T-4500 | Pilote 67 torre 1 | 2025-11-05 | 2025-11-19 | 14 | 31.5 | 29.7 | 94.3 |  | 29.7 | 1 | 94.286
24603 - FLORA - PARQUE CENTRAL LOS ROBLES | 715 | T-3000 | Pilote 70 Plataforma 1 | 2025-11-07 | 2025-11-21 | 14 | 31.5 | 27.9 | 88.6 |  | 27.9 | 1 | 88.571
24603 - FLORA - PARQUE CENTRAL LOS ROBLES | 714 | T-4500 | Pilote 26 torre 1 | 2025-11-07 | 2025-11-21 | 14 | 31.5 | 22 | 69.8 |  | 22 | 1 | 69.841
24603 - FLORA - PARQUE CENTRAL LOS ROBLES | 693 | 4500 | Pilote 42 Torre 1 | 2025-10-30 | 2025-11-13 | 14 | 31.5 | 25.2 | 80 |  | 25.2 | 1 | 80
24603 - FLORA - PARQUE CENTRAL LOS ROBLES | 699 | 4500 | Pilote 61 torre 2 | 2025-11-01 | 2025-11-15 | 14 | 31.5 | 26.4 | 83.8 |  | 26.4 | 1 | 83.81
24603 - FLORA - PARQUE CENTRAL LOS ROBLES | 698 | 4500 | Pilote 20 torre 1 | 2025-11-01 | 2025-11-15 | 14 | 31.5 | 26.2 | 83.2 |  | 26.2 | 1 | 83.175
24603 - FLORA - PARQUE CENTRAL LOS ROBLES | 689 | 4500 | Pilote 70 Torre 1 | 2025-10-29 | 2025-11-12 | 14 | 31.5 | 23.3 | 74 |  | 23.3 | 1 | 73.968
24603 - FLORA - PARQUE CENTRAL LOS ROBLES | 686 | 4500 | Pilote 27 Torre 1 | 2025-10-28 | 2025-11-11 | 14 | 31.5 | 43.2 | 137.1 |  | 43.2 | 1 | 137.143
24603 - FLORA - PARQUE CENTRAL LOS ROBLES | 685 | 4500 | Pilote 28 Torre 2 | 2025-10-27 | 2025-11-10 | 14 | 31.5 | 33.1 | 105.1 |  | 33.1 | 1 | 105.079
24603 - FLORA - PARQUE CENTRAL LOS ROBLES | 682 | 4500 | Pilote 25 Torre 1 | 2025-10-27 | 2025-11-10 | 14 | 31.5 | 34.6 | 109.8 |  | 34.6 | 1 | 109.841
24603 - FLORA - PARQUE CENTRAL LOS ROBLES | 677 | 4500 | Pilote 39 Torre 1 | 2025-10-25 | 2025-11-08 | 14 | 31.5 | 32.1 | 101.9 |  | 32.1 | 1 | 101.905
24603 - FLORA - PARQUE CENTRAL LOS ROBLES | 674 | 4500 | Pilote 75, torre 2 | 2025-10-24 | 2025-11-07 | 14 | 31.5 | 38 | 120.6 |  | 38 | 1 | 120.635
24603 - FLORA - PARQUE CENTRAL LOS ROBLES | 671 | 4500 | Pilote 15, torre 1 | 2025-10-23 | 2025-11-06 | 14 | 31.5 | 35.4 | 112.4 |  | 35.4 | 1 | 112.381
24603 - FLORA - PARQUE CENTRAL LOS ROBLES | 668 | 4500 | Pilote 33 torre 1 | 2025-10-22 | 2025-11-05 | 14 | 31.5 | 27 | 85.7 |  | 27 | 1 | 85.714
24603 - FLORA - PARQUE CENTRAL LOS ROBLES | 663 | 4500 | Pilote 19 Torre 1 | 2025-10-21 | 2025-11-04 | 14 | 31.5 | 33.3 | 105.7 |  | 33.3 | 1 | 105.714
24603 - FLORA - PARQUE CENTRAL LOS ROBLES | 662 | 4500 | Pilote 47 Torre 1 | 2025-10-21 | 2025-11-04 | 14 | 31.5 | 34.1 | 108.3 |  | 34.1 | 1 | 108.254
24603 - FLORA - PARQUE CENTRAL LOS ROBLES | 659 | 4500 | Pilote 64 Torre 1 | 2025-10-20 | 2025-11-03 | 14 | 31.5 | 30.9 | 98.1 |  | 30.9 | 1 | 98.095
24603 - FLORA - PARQUE CENTRAL LOS ROBLES | 657 | 4500 | Pilote 21 torre 1 | 2025-10-18 | 2025-11-01 | 14 | 31.5 | 33 | 104.8 |  | 33 | 1 | 104.762
24603 - FLORA - PARQUE CENTRAL LOS ROBLES | 655 | 4500 | Pilote 4 Torre 2 | 2025-10-18 | 2025-11-01 | 14 | 31.5 | 27 | 85.7 |  | 27 | 1 | 85.714
24603 - FLORA - PARQUE CENTRAL LOS ROBLES | 650 | 4500 | Pilote 40 torre 1 | 2025-10-17 | 2025-10-30 | 14 | 31.5 | 38.6 | 122.5 |  | 38.6 | 1 | 122.54
24603 - FLORA - PARQUE CENTRAL LOS ROBLES | 649 | 4500 | Pilote 60 torre 2 | 2025-10-17 | 2025-10-30 | 14 | 31.5 | 38.3 | 121.6 |  | 38.3 | 1 | 121.587
24603 - FLORA - PARQUE CENTRAL LOS ROBLES | 646 | 4500 | Pilote 13 torre 1 | 2025-10-16 | 2025-10-30 | 14 | 31.5 | 30.9 | 98.1 |  | 30.9 | 1 | 98.095
24603 - FLORA - PARQUE CENTRAL LOS ROBLES | 643 | 4500 | Pilote 65 torre 1 | 2025-10-15 | 2025-10-29 | 14 | 31.5 | 34.9 | 110.8 |  | 34.9 | 1 | 110.794
24603 - FLORA - PARQUE CENTRAL LOS ROBLES | 633 | 4500 | Pilote 49 torre 1 | 2025-10-09 | 2025-10-23 | 14 | 31.5 | 28 | 88.9 |  | 28 | 1 | 88.889
24603 - FLORA - PARQUE CENTRAL LOS ROBLES | 629 | 4500 | Pilote 23 torre 1 | 2025-10-08 | 2025-10-22 | 14 | 31.5 | 39 | 123.8 |  | 39 | 1 | 123.81
24603 - FLORA - PARQUE CENTRAL LOS ROBLES | 638 | 4500 | Pilote 34 torre 1 | 2025-10-11 | 2025-10-25 | 14 | 31.5 | 34.2 | 108.6 |  | 34.2 | 1 | 108.571
24603 - FLORA - PARQUE CENTRAL LOS ROBLES | 637 | 4500 | Pilote 16 torre 1 | 2025-10-11 | 2025-10-25 | 14 | 31.5 | 28.3 | 89.8 |  | 28.3 | 1 | 89.841
24603 - FLORA - PARQUE CENTRAL LOS ROBLES | 636 | 4500 | Pilote 66 torre 1 | 2025-10-10 | 2025-10-24 | 14 | 31.5 | 28.2 | 89.5 |  | 28.2 | 1 | 89.524
24603 - FLORA - PARQUE CENTRAL LOS ROBLES | 635 | 4500 | Pilote 27 torre 2 | 2025-10-10 | 2025-10-24 | 14 | 31.5 | 27.9 | 88.6 |  | 27.9 | 1 | 88.571
24603 - FLORA - PARQUE CENTRAL LOS ROBLES | 625 | 4500 | Pilote 11, torre 1 | 2025-10-07 | 2025-10-21 | 14 | 31.5 | 27.6 | 87.6 |  | 27.6 | 1 | 87.619
24603 - FLORA - PARQUE CENTRAL LOS ROBLES | 621 | 4500 | Pilote 57 Torre 1 | 2025-10-06 | 2025-10-20 | 14 | 31.5 | 35.5 | 112.7 |  | 35.5 | 1 | 112.698
24603 - FLORA - PARQUE CENTRAL LOS ROBLES | 614 | 4500 | Pilote 12, torre 1 | 2025-10-03 | 2025-10-17 | 14 | 31.5 | 28.4 | 90.2 |  | 28.4 | 1 | 90.159
24603 - FLORA - PARQUE CENTRAL LOS ROBLES | 600 | 4500 | Pilote 28 torre 1 | 2025-09-26 | 2025-10-10 | 14 | 31.5 | 24.5 | 77.8 |  | 24.5 | 1 | 77.778
24603 - FLORA - PARQUE CENTRAL LOS ROBLES | 598 | 4500 | Pilote 58 torre 1 | 2025-09-25 | 2025-10-09 | 14 | 31.5 | 26.1 | 82.9 |  | 26.1 | 1 | 82.857
24603 - FLORA - PARQUE CENTRAL LOS ROBLES | 597 | 4500 | Pilote 02 torre 1 | 2025-09-25 | 2025-10-09 | 14 | 31.5 | 22.8 | 72.4 |  | 22.8 | 1 | 72.381
24603 - FLORA - PARQUE CENTRAL LOS ROBLES | 592 | 4500 | Pilote 12 torre 1 | 2025-09-24 | 2025-10-08 | 14 | 31.5 | 28.2 | 89.5 |  | 28.2 | 1 | 89.524
24603 - FLORA - PARQUE CENTRAL LOS ROBLES | 590 | 4500 | Pilote 14 torre 1 | 2025-09-23 | 2025-10-07 | 14 | 31.5 | 29 | 92.1 |  | 29 | 1 | 92.063
24603 - FLORA - PARQUE CENTRAL LOS ROBLES | 588 | 4500 | Pilote 59 torre 1 | 2025-09-22 | 2025-10-06 | 14 | 31.5 | 26.4 | 83.8 |  | 26.4 | 1 | 83.81
24603 - FLORA - PARQUE CENTRAL LOS ROBLES | 586 | 4500 | Pilote 18 torre 1 | 2025-09-20 | 2025-10-04 | 14 | 31.5 | 24.5 | 77.8 |  | 24.5 | 1 | 77.778
24603 - FLORA - PARQUE CENTRAL LOS ROBLES | 583 | 4500 | Pilote 01 Torre 1 | 2025-09-19 | 2025-10-03 | 14 | 31.5 | 24.6 | 78.1 |  | 24.6 | 1 | 78.095
24603 - FLORA - PARQUE CENTRAL LOS ROBLES | 579 | 4500 | Pilote 24 torre 1 | 2025-09-18 | 2025-10-02 | 14 | 31.5 | 27 | 85.7 |  | 27 | 1 | 85.714
24603 - FLORA - PARQUE CENTRAL LOS ROBLES | 571 | 4500 | Pilote 09 torre 1 | 2025-09-15 | 2025-09-29 | 14 | 31.5 | 30.8 | 97.8 |  | 30.8 | 1 | 97.778
24603 - FLORA - PARQUE CENTRAL LOS ROBLES | 576 | 4500 | Pilote 10 torre 1 | 2025-09-17 | 2025-10-01 | 14 | 31.5 | 31.2 | 99 |  | 31.2 | 1 | 99.048
24603 - FLORA - PARQUE CENTRAL LOS ROBLES | 575 | 4500 | Pilote 54 torre 1 | 2025-09-16 | 2025-09-30 | 14 | 31.5 | 39.2 | 124.4 |  | 39.2 | 1 | 124.444
24603 - FLORA - PARQUE CENTRAL LOS ROBLES | 569 | 4500 | Pilote 60 torre 1 | 2025-09-12 | 2025-09-26 | 14 | 31.5 | 47.3 | 150.2 |  | 47.3 | 1 | 150.159
24603 - FLORA - PARQUE CENTRAL LOS ROBLES | 567 | 4500 | Pilote 22 torre 1 | 2025-09-12 | 2025-09-26 | 14 | 31.5 | 30.7 | 97.5 |  | 30.7 | 1 | 97.46
24603 - FLORA - PARQUE CENTRAL LOS ROBLES | 566 | 4500 | Pilote 8 torre 1 | 2025-09-12 | 2025-09-26 | 14 | 31.5 | 32.1 | 101.9 |  | 32.1 | 1 | 101.905
24603 - FLORA - PARQUE CENTRAL LOS ROBLES | 563 | 4500 | Pilote 74 torre 2 | 2025-09-11 | 2025-09-25 | 14 | 31.5 | 32.1 | 101.9 |  | 32.1 | 1 | 101.905
24603 - FLORA - PARQUE CENTRAL LOS ROBLES | 549 | 4500 | Pilote 48 torre 1 | 2025-09-05 | 2025-09-19 | 14 | 31.5 | 26.4 | 83.8 |  | 26.4 | 1 | 83.81
24603 - FLORA - PARQUE CENTRAL LOS ROBLES | 547 | 4500 | Pilote 5 torre 1 | 2025-09-04 | 2025-09-18 | 14 | 31.5 | 29.2 | 92.7 |  | 29.2 | 1 | 92.698
24603 - FLORA - PARQUE CENTRAL LOS ROBLES | 546 | 4500 | Pilote 34 torre 2 | 2025-09-04 | 2025-09-18 | 14 | 31.5 | 29.3 | 93 |  | 29.3 | 1 | 93.016
24603 - FLORA - PARQUE CENTRAL LOS ROBLES | 543 | 4500 | Pilote 56 torre 2 | 2025-09-03 | 2025-09-17 | 14 | 31.5 | 32.3 | 102.5 |  | 32.3 | 1 | 102.54
24603 - FLORA - PARQUE CENTRAL LOS ROBLES | 540 | 4500 | Pilote 70 torre 2 | 2025-09-02 | 2025-09-16 | 14 | 31.5 | 31.2 | 99 |  | 31.2 | 1 | 99.048
24603 - FLORA - PARQUE CENTRAL LOS ROBLES | 534 | 4500 | Pilote 37 Torre 1 | 2025-08-29 | 2025-09-12 | 14 | 31.5 | 30.6 | 97.1 |  | 30.6 | 1 | 97.143
24603 - FLORA - PARQUE CENTRAL LOS ROBLES | 532 | 4500 | Pilote 04, torre 1 | 2025-08-28 | 2025-09-11 | 14 | 31.5 | 39.5 | 125.4 |  | 39.5 | 1 | 125.397
24603 - FLORA - PARQUE CENTRAL LOS ROBLES | 528 | 4500 | Pilote 69 torre 2 | 2025-08-28 | 2025-09-11 | 14 | 31.5 | 33.8 | 107.3 |  | 33.8 | 1 | 107.302
24603 - FLORA - PARQUE CENTRAL LOS ROBLES | 524 | 4500 | Pilote 53, torre 1 | 2025-08-27 | 2025-09-10 | 14 | 31.5 | 38.6 | 122.5 |  | 38.6 | 1 | 122.54
24603 - FLORA - PARQUE CENTRAL LOS ROBLES | 523 | 4500 | Pilote 67, torre 2 | 2025-08-27 | 2025-09-10 | 14 | 31.5 | 33.5 | 106.3 |  | 33.5 | 1 | 106.349
24603 - FLORA - PARQUE CENTRAL LOS ROBLES | 520 | 4500 | Pilote 58, torre 2 | 2025-08-26 | 2025-09-09 | 14 | 31.5 | 33 | 104.8 |  | 33 | 1 | 104.762
24603 - FLORA - PARQUE CENTRAL LOS ROBLES | 1039 | Plástico | Placa T1, ejes 11-13 / A-L | 2026-05-08 | 2026-05-22 | 14 | 31 | 27.5 | 88.7 | PLACA | 27.5 | 1 | 88.71
24603 - FLORA - PARQUE CENTRAL LOS ROBLES | 1031 | Plástico | Placa ejes 8-11 / A-L, cimentación T1 | 2026-05-05 | 2026-05-19 | 14 | 31 | 28.2 | 91 | PLACA | 28.2 | 1 | 90.968
24603 - FLORA - PARQUE CENTRAL LOS ROBLES | 1018 | Plástico | Placa T1, piso 1, ejes 4-8 / A-L | 2026-04-27 | 2026-05-11 | 14 | 31 | 31.5 | 101.6 | PLACA | 31.5 | 1 | 101.613
24603 - FLORA - PARQUE CENTRAL LOS ROBLES | 1014 | Plástico | Cimentación T1, ejes 11-15 / A-L | 2026-04-24 | 2026-05-08 | 14 | 31 | 34.6 | 111.6 |  | 34.6 | 1 | 111.613
24603 - FLORA - PARQUE CENTRAL LOS ROBLES | 1013 | Plástico | Cimentación T1, ejes 11-15 / A-L | 2026-04-24 | 2026-05-08 | 14 | 31 | 33.7 | 108.7 |  | 33.7 | 1 | 108.71
24603 - FLORA - PARQUE CENTRAL LOS ROBLES | 1011 | Plástico | Cimentación T1, placa ejes 1-4 / A-L | 2026-04-22 | 2026-05-06 | 14 | 31 | 38.1 | 122.9 | PLACA | 38.1 | 1 | 122.903
24603 - FLORA - PARQUE CENTRAL LOS ROBLES | 1003 | Plástico | Vigas de cimentación, ejes 7-11 / A-L, T1 | 2026-04-18 | 2026-05-02 | 14 | 31 | 30.8 | 99.4 |  | 30.8 | 1 | 99.355
24603 - FLORA - PARQUE CENTRAL LOS ROBLES | 1002 | Plástico | Vigas de cimentación, ejes 7-11 / A-L, T1 | 2026-04-18 | 2026-05-02 | 14 | 31 | 30.7 | 99 |  | 30.7 | 1 | 99.032
24603 - FLORA - PARQUE CENTRAL LOS ROBLES | 992 | Plástico | Cimentación T1, eje 4-8 / A-L | 2026-04-13 | 2026-04-27 | 14 | 31 | 33.1 | 106.8 |  | 33.1 | 1 | 106.774
24603 - FLORA - PARQUE CENTRAL LOS ROBLES | 991 | Plástico | Cimentación T1, eje 4-8 / A-L | 2026-04-13 | 2026-04-27 | 14 | 31 | 34.1 | 110 |  | 34.1 | 1 | 110
24603 - FLORA - PARQUE CENTRAL LOS ROBLES | 976 | Plástico | Vigas de cimentación T1, ejes 1-4 / A-L | 2026-03-26 | 2026-04-09 | 14 | 31 | 34.6 | 111.6 |  | 34.6 | 1 | 111.613
24603 - FLORA - PARQUE CENTRAL LOS ROBLES | 975 | Plástico | Vigas de cimentación T1, ejes 1-4 / A-L | 2026-03-26 | 2026-04-09 | 14 | 31 | 34.4 | 111 |  | 34.4 | 1 | 110.968
24603 - FLORA - PARQUE CENTRAL LOS ROBLES | 974 | Plástico | Vigas de cimentación T1, ejes 1-4 / A-L | 2026-03-26 | 2026-04-09 | 14 | 31 | 34.3 | 110.6 |  | 34.3 | 1 | 110.645
24603 - FLORA - PARQUE CENTRAL LOS ROBLES | 965 | Plástico | Placa T2, eje 1-5 / A-L y 5-7 / B-E Piso 1 | 2026-03-17 | 2026-03-31 | 14 | 31 | 32 | 103.2 | PLACA | 32 | 1 | 103.226
24603 - FLORA - PARQUE CENTRAL LOS ROBLES | 959 | Plástico | Cimentación T2, ejes 7-9 / H-L | 2026-03-13 | 2026-03-27 | 14 | 31 | 36.8 | 118.7 |  | 36.8 | 1 | 118.71
24603 - FLORA - PARQUE CENTRAL LOS ROBLES | 950 | Industrializado | Cimentación T2, ejes 4-1 / A-L | 2026-03-07 | 2026-03-21 | 14 | 31 | 30.7 | 99 |  | 30.7 | 1 | 99.032
24603 - FLORA - PARQUE CENTRAL LOS ROBLES | 949 | Plástico | Cimentación T2, ejes 4-1 / A-L | 2026-03-07 | 2026-03-21 | 14 | 31 | 31.9 | 102.9 |  | 31.9 | 1 | 102.903
24603 - FLORA - PARQUE CENTRAL LOS ROBLES | 945 | Plástico | Cimentación T2, ejes 7 al 4 | 2026-03-03 | 2026-03-17 | 14 | 31 | 33.9 | 109.4 |  | 33.9 | 1 | 109.355
24603 - FLORA - PARQUE CENTRAL LOS ROBLES | 944 | Plástico | Cimentación T2, ejes 7 al 4 | 2026-03-03 | 2026-03-17 | 14 | 31 | 33.3 | 107.4 |  | 33.3 | 1 | 107.419
24603 - FLORA - PARQUE CENTRAL LOS ROBLES | 943 | Plástico | Losa T2, ejes 15 al 9, piso 1 | 2026-02-28 | 2026-03-14 | 14 | 31 | 45.1 | 145.5 |  | 45.1 | 1 | 145.484
24603 - FLORA - PARQUE CENTRAL LOS ROBLES | 931 | Plástico | Base recalces T2, ejes 6 - 5 y parte del 4 | 2026-02-19 | 2026-03-05 | 14 | 31 | 31 | 100 |  | 31 | 1 | 100
24603 - FLORA - PARQUE CENTRAL LOS ROBLES | 928 | Plástico | Vigas de cimentación T2, ejes 9-7 / L-A | 2026-02-17 | 2026-03-03 | 14 | 31 | 34.1 | 110 |  | 34.1 | 1 | 110
24603 - FLORA - PARQUE CENTRAL LOS ROBLES | 925 | Plástico | Viga de cimentación T2, ejes 9-7 / L-A | 2026-02-17 | 2026-03-03 | 14 | 31 | 31.3 | 101 |  | 31.3 | 1 | 100.968
24603 - FLORA - PARQUE CENTRAL LOS ROBLES | 918 | Tremie | Pilote 21, T2 | 2026-02-07 | 2026-02-21 | 14 | 31 | 31.3 | 101 |  | 31.3 | 1 | 100.968
24603 - FLORA - PARQUE CENTRAL LOS ROBLES | 914 | Autocompactado | Pilote 31 torre 2 | 2026-02-05 | 2026-02-19 | 14 | 31 | 27.9 | 90 |  | 27.9 | 1 | 90
24603 - FLORA - PARQUE CENTRAL LOS ROBLES | 907 | Plástico | Vigas cimentación, ejes 9-11 / A-L, T2 | 2026-02-03 | 2026-02-17 | 14 | 31 | 34.3 | 110.6 |  | 34.3 | 1 | 110.645
24603 - FLORA - PARQUE CENTRAL LOS ROBLES | 906 | Tremie | Pilote 3, T2 | 2026-02-03 | 2026-02-17 | 14 | 31 | 23.9 | 77.1 |  | 23.9 | 1 | 77.097
24603 - FLORA - PARQUE CENTRAL LOS ROBLES | 905 | Plástico | Vigas cimentación, ejes 9-11 / A-L, T2 | 2026-02-03 | 2026-02-17 | 14 | 31 | 37 | 119.4 |  | 37 | 1 | 119.355
24603 - FLORA - PARQUE CENTRAL LOS ROBLES | 901 | Tremie | Pilote 45, T2 | 2026-02-02 | 2026-02-16 | 14 | 31 | 31 | 100 |  | 31 | 1 | 100
24603 - FLORA - PARQUE CENTRAL LOS ROBLES | 898 | Tremie | Pilote 20, T2 | 2026-01-30 | 2026-02-13 | 14 | 31 | 39 | 125.8 |  | 39 | 1 | 125.806
24603 - FLORA - PARQUE CENTRAL LOS ROBLES | 892 | No especificado | Pilote 44, T2 | 2026-01-28 | 2026-02-11 | 14 | 31 | 31.4 | 101.3 |  | 31.4 | 1 | 101.29
24603 - FLORA - PARQUE CENTRAL LOS ROBLES | 876 | Tremie | Pilote 30, T2 | 2026-01-22 | 2026-02-05 | 14 | 31 | 33.1 | 106.8 |  | 33.1 | 1 | 106.774
24603 - FLORA - PARQUE CENTRAL LOS ROBLES | 875 | Tremie | Pilote 2, T2 | 2026-01-21 | 2026-02-04 | 14 | 31 | 27 | 87.1 |  | 27 | 1 | 87.097
24603 - FLORA - PARQUE CENTRAL LOS ROBLES | 858 | Tremie | Pilote 1, T2 | 2026-01-16 | 2026-01-30 | 14 | 31 | 31.2 | 100.6 |  | 31.2 | 1 | 100.645
24603 - FLORA - PARQUE CENTRAL LOS ROBLES | 866 | Tremie | Pilote 55, T2 | 2026-01-20 | 2026-02-02 | 14 | 31 | 31.2 | 100.6 |  | 31.2 | 1 | 100.645
24603 - FLORA - PARQUE CENTRAL LOS ROBLES | 863 | Tremie | Pilote 78, T1 | 2026-01-17 | 2026-01-31 | 14 | 31 | 31.2 | 100.6 |  | 31.2 | 1 | 100.645
24603 - FLORA - PARQUE CENTRAL LOS ROBLES | 849 | Tremie | Pilote # 71, torre 1 | 2026-01-03 | 2026-01-17 | 14 | 31 | 30.4 | 98.1 |  | 30.4 | 1 | 98.065
24603 - FLORA - PARQUE CENTRAL LOS ROBLES | 847 | Tremie | Pilote # 74, torre 1 | 2025-12-30 | 2026-01-13 | 14 | 31 | 29.2 | 94.2 |  | 29.2 | 1 | 94.194
24603 - FLORA - PARQUE CENTRAL LOS ROBLES | 845 | Tremie | Pilote # 50, torre 1 | 2025-12-27 | 2026-01-10 | 14 | 31 | 35.1 | 113.2 |  | 35.1 | 1 | 113.226
24603 - FLORA - PARQUE CENTRAL LOS ROBLES | 843 | Tremie | Pilote # 79, torre 1 | 2025-12-26 | 2026-01-09 | 14 | 31 | 32.6 | 105.2 |  | 32.6 | 1 | 105.161
24603 - FLORA - PARQUE CENTRAL LOS ROBLES | 842 | Tremie | Pilote 80, T1 | 2025-12-23 | 2026-01-06 | 14 | 31 | 24.8 | 80 |  | 24.8 | 1 | 80
24603 - FLORA - PARQUE CENTRAL LOS ROBLES | 839 | Tremie | Pilote 41, T1 | 2025-12-20 | 2026-01-03 | 14 | 31 | 34.1 | 110 |  | 34.1 | 1 | 110
24603 - FLORA - PARQUE CENTRAL LOS ROBLES | 833 | Plástico | Cimentación T2 | 2025-12-19 | 2026-01-02 | 14 | 31 | 30 | 96.8 |  | 30 | 1 | 96.774
24603 - FLORA - PARQUE CENTRAL LOS ROBLES | 831 | Tremie | Pilote 46, T1 | 2025-12-19 | 2026-01-02 | 14 | 31 | 30.3 | 97.7 |  | 30.3 | 1 | 97.742
24603 - FLORA - PARQUE CENTRAL LOS ROBLES | 830 | Plástico | Cimentación T2 | 2025-12-19 | 2026-01-02 | 14 | 31 | 28.3 | 91.3 |  | 28.3 | 1 | 91.29
24603 - FLORA - PARQUE CENTRAL LOS ROBLES | 825 | Tremie | Pilote # 77, T1 | 2025-12-17 | 2025-12-31 | 14 | 31 | 29 | 93.5 |  | 29 | 1 | 93.548
24603 - FLORA - PARQUE CENTRAL LOS ROBLES | 819 | Autocompactado | Muros T4, piso 24, ejes 1-2 / A-F y T3, piso 24, ejes 8-12 / A-F | 2025-12-15 | 2025-12-29 | 14 | 31 | 37.5 | 121 | MURO | 37.5 | 1 | 120.968
24603 - FLORA - PARQUE CENTRAL LOS ROBLES | 816 | Tremie | Pilote # 55, T1 | 2025-12-15 | 2025-12-29 | 14 | 31 | 37.8 | 121.9 |  | 37.8 | 1 | 121.935
24603 - FLORA - PARQUE CENTRAL LOS ROBLES | 990 | Autocompactado | Muros sobre recorrido ascensor T3 | 2026-04-11 | 2026-04-25 | 14 | 28 | 29.4 | 105 | MURO | 29.4 | 1 | 105
24603 - FLORA - PARQUE CENTRAL LOS ROBLES | 983 | Autocompactado | Muros sobre recorrido, ascensor T4 | 2026-04-08 | 2026-04-22 | 14 | 28 | 31.3 | 111.8 | MURO | 31.3 | 1 | 111.786
24603 - FLORA - PARQUE CENTRAL LOS ROBLES | 971 | Autocompactado | Antepechos T3 | 2026-03-24 | 2026-04-07 | 14 | 28 | 28 | 100 |  | 28 | 1 | 100
24603 - FLORA - PARQUE CENTRAL LOS ROBLES | 970 | Autocompactado | Muros de escaleras cubierta T3, ejes 1-3 / H-E | 2026-03-21 | 2026-04-04 | 14 | 28 | 27.8 | 99.3 | MURO | 27.8 | 1 | 99.286
24603 - FLORA - PARQUE CENTRAL LOS ROBLES | 963 | Autocompactante | Muros de ascensor T3, ejes 7-9 / I-F | 2026-03-17 | 2026-03-31 | 14 | 28 | 33.8 | 120.7 | MURO | 33.8 | 1 | 120.714
24603 - FLORA - PARQUE CENTRAL LOS ROBLES | 961 | Autocompactante | Muros T2, ejes 12-15 / A-L, piso 1 | 2026-03-14 | 2026-03-28 | 14 | 28 | 29.6 | 105.7 | MURO | 29.6 | 1 | 105.714
24603 - FLORA - PARQUE CENTRAL LOS ROBLES | 958 | Plástico | Muros tanque RCI, plataforma 1 | 2026-03-11 | 2026-03-25 | 14 | 28 | 29.5 | 105.4 | MURO | 29.5 | 1 | 105.357
24603 - FLORA - PARQUE CENTRAL LOS ROBLES | 956 | Autocompactado | Muros cubierta T4 de escaleras | 2026-03-10 | 2026-03-24 | 14 | 28 | 32.6 | 116.4 | MURO | 32.6 | 1 | 116.429
24603 - FLORA - PARQUE CENTRAL LOS ROBLES | 941 | Plástico | Base tanque RCI plataforma 1 | 2026-02-27 | 2026-03-13 | 14 | 28 | 35.3 | 126.1 |  | 35.3 | 1 | 126.071
24603 - FLORA - PARQUE CENTRAL LOS ROBLES | 939 | Autocompactado | Muros T3, piso 27, ejes 1-4 / A-L | 2026-02-26 | 2026-03-12 | 14 | 28 | 28.2 | 100.7 | MURO | 28.2 | 1 | 100.714
24603 - FLORA - PARQUE CENTRAL LOS ROBLES | 938 | No especificado | Muros T3, piso 27, ejes 4-8 / G-L | 2026-02-25 | 2026-03-11 | 14 | 28 | 31.1 | 111.1 | MURO | 31.1 | 1 | 111.071
24603 - FLORA - PARQUE CENTRAL LOS ROBLES | 935 | No especificado | Muros T3, piso 27, ejes 4-8 / A-F | 2026-02-24 | 2026-03-10 | 14 | 28 | 37.3 | 133.2 | MURO | 37.3 | 1 | 133.214
24603 - FLORA - PARQUE CENTRAL LOS ROBLES | 933 | Autocompactado | Muros T3, piso 27, ejes 8-12 / G-L | 2026-02-20 | 2026-03-06 | 14 | 28 | 34.9 | 124.6 | MURO | 34.9 | 1 | 124.643
24603 - FLORA - PARQUE CENTRAL LOS ROBLES | 932 | Autocompactado | Muros T3, piso 27, ejes 8-12 / A-F | 2026-02-19 | 2026-03-05 | 14 | 28 | 29.3 | 104.6 | MURO | 29.3 | 1 | 104.643
24603 - FLORA - PARQUE CENTRAL LOS ROBLES | 929 | Autocompactado | Muros T4, piso 27, ejes 1-5 / G-L | 2026-02-18 | 2026-03-04 | 14 | 28 | 31.6 | 112.9 | MURO | 31.6 | 1 | 112.857
24603 - FLORA - PARQUE CENTRAL LOS ROBLES | 924 | Autocompactado | Muros T4, piso 27, ejes 1-4 /A-F | 2026-02-16 | 2026-03-02 | 14 | 28 | 36.1 | 128.9 | MURO | 36.1 | 1 | 128.929
24603 - FLORA - PARQUE CENTRAL LOS ROBLES | 922 | Autocompactado | Muros T4, piso 27, ejes 5-10 / G-L | 2026-02-12 | 2026-02-26 | 14 | 28 | 30.9 | 110.4 | MURO | 30.9 | 1 | 110.357
24603 - FLORA - PARQUE CENTRAL LOS ROBLES | 920 | Autocompactado | Muros T4, piso 27, ejes 5-10 / A-F | 2026-02-10 | 2026-02-24 | 14 | 28 | 30.4 | 108.6 | MURO | 30.4 | 1 | 108.571
24603 - FLORA - PARQUE CENTRAL LOS ROBLES | 916 | Autocompactado | Muros torre 3 piso 26, Ejes 1-4 /A-L | 2026-02-05 | 2026-02-19 | 14 | 28 | 33.7 | 120.4 | MURO | 33.7 | 1 | 120.357
24603 - FLORA - PARQUE CENTRAL LOS ROBLES | 912 | Autocompactado | Muros torre 3 piso 26, Ejes 4-8 / G-L | 2026-02-04 | 2026-02-18 | 14 | 28 | 29 | 103.6 | MURO | 29 | 1 | 103.571
24603 - FLORA - PARQUE CENTRAL LOS ROBLES | 908 | Autocompactado | Muros torre 3 piso 26, Ejes 4-8 / A-F | 2026-02-03 | 2026-02-17 | 14 | 28 | 29.2 | 104.3 | MURO | 29.2 | 1 | 104.286
24603 - FLORA - PARQUE CENTRAL LOS ROBLES | 903 | Autocompactado | Muros T3, piso 26, ejes 8-12 / G-L | 2026-02-02 | 2026-02-16 | 14 | 28 | 31.2 | 111.4 | MURO | 31.2 | 1 | 111.429
24603 - FLORA - PARQUE CENTRAL LOS ROBLES | 900 | Autocompactado | Muros T3, piso 26, ejes 8-12 / A-F | 2026-01-31 | 2026-02-14 | 14 | 28 | 32.5 | 116.1 | MURO | 32.5 | 1 | 116.071
24603 - FLORA - PARQUE CENTRAL LOS ROBLES | 897 | Autocompactado | Muros torre 4 piso 26, ejes 1-5 / G-L | 2026-01-30 | 2026-02-13 | 14 | 28 | 32.6 | 116.4 | MURO | 32.6 | 1 | 116.429
24603 - FLORA - PARQUE CENTRAL LOS ROBLES | 894 | Autocompactado | Muros torre 4 piso 26, ejes 1-5 / A-F | 2026-01-29 | 2026-02-12 | 14 | 28 | 34.9 | 124.6 | MURO | 34.9 | 1 | 124.643
24603 - FLORA - PARQUE CENTRAL LOS ROBLES | 891 | No especificado | Muros T4, piso 26, ejes 5-10 / G-L | 2026-01-28 | 2026-02-11 | 14 | 28 | 32.4 | 115.7 | MURO | 32.4 | 1 | 115.714
24603 - FLORA - PARQUE CENTRAL LOS ROBLES | 890 | No especificado | Muros T4, piso 26, ejes 5-10 / A-F | 2026-01-27 | 2026-02-10 | 14 | 28 | 35.9 | 128.2 | MURO | 35.9 | 1 | 128.214
24603 - FLORA - PARQUE CENTRAL LOS ROBLES | 887 | Autocompactado | Muros torre 3, Piso 25, Ejes 1-4 / A-L | 2026-01-26 | 2026-02-09 | 14 | 28 | 34.4 | 122.9 | MURO | 34.4 | 1 | 122.857
24603 - FLORA - PARQUE CENTRAL LOS ROBLES | 885 | Autocompactado | Muros torre 3, Piso 25, Ejes 2-7 / L-G | 2026-01-24 | 2026-02-07 | 14 | 28 | 35 | 125 | MURO | 35 | 1 | 125
24603 - FLORA - PARQUE CENTRAL LOS ROBLES | 880 | Autocompactado | Muros torre 3, Piso 25, Ejes 2-7 / A-F | 2026-01-23 | 2026-02-06 | 14 | 28 | 37.2 | 132.9 | MURO | 37.2 | 1 | 132.857
24603 - FLORA - PARQUE CENTRAL LOS ROBLES | 877 | Autocompactado | Muros T3, piso 25, ejes 7-9 / F-L y 7-8 / A-F | 2026-01-22 | 2026-02-05 | 14 | 28 | 36 | 128.6 | MURO | 36 | 1 | 128.571
24603 - FLORA - PARQUE CENTRAL LOS ROBLES | 874 | Autocompactado | Muros T3, piso 25, ejes 8-12 / G-L | 2026-01-21 | 2026-02-04 | 14 | 28 | 34 | 121.4 | MURO | 34 | 1 | 121.429
24603 - FLORA - PARQUE CENTRAL LOS ROBLES | 871 | Plástico | Viga andén, ejes 1-4 / D-E, salón comunal | 2026-01-21 | 2026-02-04 | 14 | 28 | 30.1 | 107.5 |  | 30.1 | 1 | 107.5
24603 - FLORA - PARQUE CENTRAL LOS ROBLES | 868 | Autocompactado | Muros T3, piso 25, ejes 8-12 / A-F | 2026-01-20 | 2026-02-03 | 14 | 28 | 34.6 | 123.6 | MURO | 34.6 | 1 | 123.571
24603 - FLORA - PARQUE CENTRAL LOS ROBLES | 862 | Autocompactado | Muros piso 25, T4, ejes 1-4 /A-F | 2026-01-17 | 2026-01-31 | 14 | 28 | 31.9 | 113.9 | MURO | 31.9 | 1 | 113.929
24603 - FLORA - PARQUE CENTRAL LOS ROBLES | 860 | Industrializado | Escaleras piso 21 y 22 T3 | 2026-01-17 | 2026-01-31 | 14 | 28 | 31.5 | 112.5 |  | 31.5 | 1 | 112.5
24603 - FLORA - PARQUE CENTRAL LOS ROBLES | 859 | Autocompactado | Muros T4, piso 25, ejes 4-6 / G-L | 2026-01-16 | 2026-01-30 | 14 | 28 | 36.7 | 131.1 | MURO | 36.7 | 1 | 131.071
24603 - FLORA - PARQUE CENTRAL LOS ROBLES | 865 | Autocompactado | Muros T4, piso 26, ejes 7-10 / A-F | 2026-01-19 | 2026-02-02 | 14 | 28 | 28 | 100 | MURO | 28 | 1 | 100
24603 - FLORA - PARQUE CENTRAL LOS ROBLES | 857 | Autocompactado | Muros torre 4 piso 25 ejes 6-10 / G-L | 2026-01-15 | 2026-01-29 | 14 | 28 | 31.5 | 112.5 | MURO | 31.5 | 1 | 112.5
24603 - FLORA - PARQUE CENTRAL LOS ROBLES | 838 | Industrializado | Escaleras piso 21 - 22 T3 | 2025-12-22 | 2026-01-05 | 14 | 28 | 33.9 | 121.1 |  | 33.9 | 1 | 121.071
24603 - FLORA - PARQUE CENTRAL LOS ROBLES | 829 | Autocompactado | Muros T3, piso 24, ejes 1-7 / G-L | 2025-12-18 | 2026-01-01 | 14 | 28 | 37.3 | 133.2 | MURO | 37.3 | 1 | 133.214
24603 - FLORA - PARQUE CENTRAL LOS ROBLES | 827 | Autocompactado | Muros T3, piso 24, ejes 1-8 / A-F | 2025-12-17 | 2025-12-31 | 14 | 28 | 38.3 | 136.8 | MURO | 38.3 | 1 | 136.786
24603 - FLORA - PARQUE CENTRAL LOS ROBLES | 812 | Industrializado | Placa torre 3 piso 24 ejes 1-8 / A-F y 8-12 / F-G | 2025-12-12 | 2025-12-26 | 14 | 28 | 42.8 | 152.9 | PLACA | 42.8 | 1 | 152.857
24603 - FLORA - PARQUE CENTRAL LOS ROBLES | 810 | Autocompactado | Muros torre 4 ejes 2-3 / A-F y 6-10 / 6-1 | 2025-12-12 | 2025-12-26 | 14 | 28 | 36.8 | 131.4 | MURO | 36.8 | 1 | 131.429
24603 - FLORA - PARQUE CENTRAL LOS ROBLES | 815 | Autocompactado | Muros torre 4 piso 24 ejes 1-6 / G-L | 2025-12-13 | 2025-12-27 | 14 | 28 | 43.7 | 156.1 | MURO | 43.7 | 1 | 156.071
24603 - FLORA - PARQUE CENTRAL LOS ROBLES | 814 | Industrializado | Placa torre 3 piso 24 ejes 1-8 / G-L | 2025-12-13 | 2025-12-27 | 14 | 28 | 40.3 | 143.9 | PLACA | 40.3 | 1 | 143.929
24603 - FLORA - PARQUE CENTRAL LOS ROBLES | 813 | Industrializado | Escaleras torre 3 Piso 19-20 | 2025-12-13 | 2025-12-27 | 14 | 28 | 39.1 | 139.6 |  | 39.1 | 1 | 139.643
24603 - FLORA - PARQUE CENTRAL LOS ROBLES | 823 | Autocompactado | Muros torre 3 piso 24 ejes 8-12 / G-L | 2025-12-16 | 2025-12-30 | 14 | 28 | 38.3 | 136.8 | MURO | 38.3 | 1 | 136.786
24603 - FLORA - PARQUE CENTRAL LOS ROBLES | 821 | Industrializado | Escaleras piso 22 al 23 Torre 4 | 2025-12-16 | 2025-12-30 | 14 | 28 | 34.2 | 122.1 |  | 34.2 | 1 | 122.143
24603 - FLORA - PARQUE CENTRAL LOS ROBLES | 808 | Autocompactado | Muros torre 4 ejes 3-10 / A-F Piso 24 | 2025-12-11 | 2025-12-25 | 14 | 28 | 34.2 | 122.1 | MURO | 34.2 | 1 | 122.143
24603 - FLORA - PARQUE CENTRAL LOS ROBLES | 803 | Industrializado | Placa torre 3 y torre 4 ejes 8-12 / G-L piso 24 torre 4 | 2025-12-09 | 2025-12-23 | 14 | 28 | 39.8 | 142.1 | PLACA | 39.8 | 1 | 142.143
24603 - FLORA - PARQUE CENTRAL LOS ROBLES | 799 | IN 4000 | Placa ejes 7-8 / A-F y 8-9 / G-L Piso 23 torre 3 | 2025-12-05 | 2025-12-19 | 14 | 28 | 40.8 | 145.7 | PLACA | 40.8 | 1 | 145.714
24603 - FLORA - PARQUE CENTRAL LOS ROBLES | 777 | IN 4000 | Placa ejes 1-3 / A-F Piso 23 torre 4 y ejes 8-12 / A-F Piso 23 torre 3 | 2025-11-28 | 2025-12-12 | 14 | 28 | 37.8 | 135 | PLACA | 37.8 | 1 | 135
24603 - FLORA - PARQUE CENTRAL LOS ROBLES | 780 | IN 4000 | Placa ejes 8-12 / A-F Piso 23 torre 3 y ejes 1-3 / A-F Piso 23 torre 4 | 2025-11-29 | 2025-12-13 | 14 | 28 | 43.3 | 154.6 | PLACA | 43.3 | 1 | 154.643
24603 - FLORA - PARQUE CENTRAL LOS ROBLES | 784 | IN 4000 | Placa ejes 1-8 / A-F Piso 23 torre 3 | 2025-12-01 | 2025-12-15 | 14 | 28 | 33.3 | 118.9 | PLACA | 33.3 | 1 | 118.929
24603 - FLORA - PARQUE CENTRAL LOS ROBLES | 787 | IN 4000 | Placa ejes 1-8 / G-L Piso 23 torre 3 | 2025-12-02 | 2025-12-16 | 14 | 28 | 40.8 | 145.7 | PLACA | 40.8 | 1 | 145.714
24603 - FLORA - PARQUE CENTRAL LOS ROBLES | 795 | IN 4000 | Placa ejes 1-3 / 10 / G-L Piso 24 torre 4 | 2025-12-04 | 2025-12-18 | 14 | 28 | 38.2 | 136.4 | PLACA | 38.2 | 1 | 136.429
24603 - FLORA - PARQUE CENTRAL LOS ROBLES | 792 | IN 4000 | Placa ejes 3-10 / A-F piso 24 torre 4 | 2025-12-03 | 2025-12-17 | 14 | 28 | 43 | 153.6 | PLACA | 43 | 1 | 153.571
24603 - FLORA - PARQUE CENTRAL LOS ROBLES | 766 | IN 4000 | Placa ejes 3-10 / A-F Piso 23 torre 4 | 2025-11-26 | 2025-12-10 | 14 | 28 | 38.2 | 136.4 | PLACA | 38.2 | 1 | 136.429
24603 - FLORA - PARQUE CENTRAL LOS ROBLES | 771 | IN 4000 | Placa ejes 3-10 / G-L Piso 23 torre 4 | 2025-11-27 | 2025-12-11 | 14 | 28 | 42.2 | 150.7 | PLACA | 42.2 | 1 | 150.714
24603 - FLORA - PARQUE CENTRAL LOS ROBLES | 759 | IN 4000 | Placa ejes 1-4 / A-L y 4-8 / F-L Piso 22 torre 3 | 2025-11-24 | 2025-12-08 | 14 | 28 | 38 | 135.7 | PLACA | 38 | 1 | 135.714
24603 - FLORA - PARQUE CENTRAL LOS ROBLES | 755 | IN 4000 | Muros ejes 1-4 / F-L Piso 21 torre 3 y ejes 5-7 / A-F Piso 22 torre 4 | 2025-11-21 | 2025-12-05 | 14 | 28 | 29.1 | 103.9 | MURO | 29.1 | 1 | 103.929
24603 - FLORA - PARQUE CENTRAL LOS ROBLES | 744 | IN 4000 | Placa ejes 3-10 / G-L Piso 22 torre 4 | 2025-11-18 | 2025-12-02 | 14 | 28 | 35.6 | 127.1 | PLACA | 35.6 | 1 | 127.143
24603 - FLORA - PARQUE CENTRAL LOS ROBLES | 750 | IN 4000 | Placa ejes 1-3 / G-L Piso 22 torre 4 y ejes 8-12 / F-L piso 22 torre 3 | 2025-11-20 | 2025-12-04 | 14 | 28 | 31.2 | 111.4 | PLACA | 31.2 | 1 | 111.429
24603 - FLORA - PARQUE CENTRAL LOS ROBLES | 747 | IN 4000 | Placa ejes 8-12 / A-F Piso 22 torre 3 | 2025-11-19 | 2025-12-03 | 14 | 28 | 31.4 | 112.1 | PLACA | 31.4 | 1 | 112.143
24603 - FLORA - PARQUE CENTRAL LOS ROBLES | 740 | IN-4000 | Placa ejes 3-10 / A-F Piso 22 torre 4 | 2025-11-15 | 2025-11-29 | 14 | 28 | 30.8 | 110 | PLACA | 30.8 | 1 | 110
24603 - FLORA - PARQUE CENTRAL LOS ROBLES | 738 | IN-4000 | Placa ejes 1-4 / A-L y 4-6 / G-L Piso 21 torre 3 | 2025-11-14 | 2025-11-28 | 14 | 28 | 31.4 | 112.1 | PLACA | 31.4 | 1 | 112.143
24603 - FLORA - PARQUE CENTRAL LOS ROBLES | 731 | IN 4000 | Placa ejes 4-6 / A-F y 6-10 / G-L Piso 21 torre 3 | 2025-11-13 | 2025-11-27 | 14 | 28 | 31.3 | 111.8 | PLACA | 31.3 | 1 | 111.786
24603 - FLORA - PARQUE CENTRAL LOS ROBLES | 728 | IN 4000 | Placa ejes 6-9 / A-F y 10-12 / G-L Piso 21 torre 3 | 2025-11-12 | 2025-11-26 | 14 | 28 | 33.2 | 118.6 | PLACA | 33.2 | 1 | 118.571
24603 - FLORA - PARQUE CENTRAL LOS ROBLES | 723 | 4000 | Placa ejes 1-3 / A-L Piso 21 torre 4 | 2025-11-11 | 2025-11-25 | 14 | 28 | 29 | 103.6 | PLACA | 29 | 1 | 103.571
24603 - FLORA - PARQUE CENTRAL LOS ROBLES | 720 | IN 4000 | Placa piso 21 Torre 4 Eje 3-10 / G-L | 2025-11-10 | 2025-11-24 | 14 | 28 | 30.5 | 108.9 | PLACA | 30.5 | 1 | 108.929
24603 - FLORA - PARQUE CENTRAL LOS ROBLES | 708 | IN-4000 | Placa ejes 3-10 / A-F Piso 21 torre 4 | 2025-11-05 | 2025-11-19 | 14 | 28 | 35.4 | 126.4 | PLACA | 35.4 | 1 | 126.429
24603 - FLORA - PARQUE CENTRAL LOS ROBLES | 694 | 4000 | Placa ejes 8-12 / A-F | 2025-10-30 | 2025-11-13 | 14 | 28 | 32.1 | 114.6 | PLACA | 32.1 | 1 | 114.643
24603 - FLORA - PARQUE CENTRAL LOS ROBLES | 700 | IN 4000 | Placa ejes 1-8 / A-F Piso 20 torre 3 | 2025-11-01 | 2025-11-15 | 14 | 28 | 34.1 | 121.8 | PLACA | 34.1 | 1 | 121.786
24603 - FLORA - PARQUE CENTRAL LOS ROBLES | 697 | IN 4000 | Placa ejes 8-12 / G-L Piso 20 torre 4 y ejes 1-3 / A-F Piso 20 torre 3 | 2025-10-31 | 2025-11-14 | 14 | 28 | 51.3 | 183.2 | PLACA | 51.3 | 1 | 183.214
24603 - FLORA - PARQUE CENTRAL LOS ROBLES | 702 | IN 4000 | Placa ejes 1-8 / F Piso 20 torre 3 | 2025-11-04 | 2025-11-18 | 14 | 28 | 28.1 | 100.4 | PLACA | 28.1 | 1 | 100.357
24603 - FLORA - PARQUE CENTRAL LOS ROBLES | 691 | 4000 | Placa ejes 3-10 / G-L Piso 20 Torre 4 | 2025-10-29 | 2025-11-12 | 14 | 28 | 33.4 | 119.3 | PLACA | 33.4 | 1 | 119.286
24603 - FLORA - PARQUE CENTRAL LOS ROBLES | 687 | 4000 | Placa ejes 3-10 / H-F Piso 20 Torre 4 | 2025-10-28 | 2025-11-11 | 14 | 28 | 44.1 | 157.5 | PLACA | 44.1 | 1 | 157.5
24603 - FLORA - PARQUE CENTRAL LOS ROBLES | 681 | 4000 | Placa comunal eje 4 / D-G' | 2025-10-27 | 2025-11-10 | 14 | 28 | 28.2 | 100.7 | PLACA | 28.2 | 1 | 100.714
24603 - FLORA - PARQUE CENTRAL LOS ROBLES | 667 | P 4000 | Viga cimentación eje 3 - A-C | 2025-10-22 | 2025-11-05 | 14 | 28 | 26.7 | 95.4 |  | 26.7 | 1 | 95.357
24603 - FLORA - PARQUE CENTRAL LOS ROBLES | 615 | 4000 | Placa comercio 2 | 2025-10-03 | 2025-10-17 | 14 | 28 | 28.3 | 101.1 | PLACA | 28.3 | 1 | 101.071
24603 - FLORA - PARQUE CENTRAL LOS ROBLES | 582 | 4000 | Tanque SUDS Comercio 2 | 2025-09-19 | 2025-10-03 | 14 | 28 | 24.6 | 87.9 |  | 24.6 | 1 | 87.857
24603 - FLORA - PARQUE CENTRAL LOS ROBLES | 527 | 4000 | Tanque de aguas lluvias comercio 2 | 2025-08-28 | 2025-09-11 | 14 | 28 | 38.9 | 138.9 |  | 38.9 | 1 | 138.929
24603 - FLORA - PARQUE CENTRAL LOS ROBLES | 1091 | Plástico | Antepechos ejes 2-4 / A, semisótano plataforma 1 | 2026-06-01 | 2026-06-15 | 14 | 21 | 20.1 | 95.7 |  | 20.1 | 1 | 95.714
24603 - FLORA - PARQUE CENTRAL LOS ROBLES | 1085 | Autocompactado | Columnas semisótano ejes 5-7 / H-I, plataforma 1 | 2026-05-28 | 2026-06-11 | 14 | 21 | 21.5 | 102.4 |  | 21.5 | 1 | 102.381
24603 - FLORA - PARQUE CENTRAL LOS ROBLES | 1074 | Plástico | Placa semisótano ejes 4-7 / J-G, plataforma 1 | 2026-05-26 | 2026-06-09 | 14 | 21 | 25.2 | 120 | PLACA | 25.2 | 1 | 120
24603 - FLORA - PARQUE CENTRAL LOS ROBLES | 1081 | Plástico | Viga cabezal semisótano ejes 1-2 / D plataforma 1 | 2026-05-27 | 2026-06-10 | 14 | 21 | 25.9 | 123.3 |  | 25.9 | 1 | 123.333
24603 - FLORA - PARQUE CENTRAL LOS ROBLES | 1079 | Autocompactado | Columnas semisótano ejes 1-3 / E-G, plataforma 1 | 2026-05-27 | 2026-06-10 | 14 | 21 | 22.8 | 108.6 |  | 22.8 | 1 | 108.571
24603 - FLORA - PARQUE CENTRAL LOS ROBLES | 1078 | Autocompactado | Columnas semisótano ejes 1-3 / E-G, plataforma 1 | 2026-05-26 | 2026-06-09 | 14 | 21 | 32.5 | 154.8 |  | 32.5 | 1 | 154.762
24603 - FLORA - PARQUE CENTRAL LOS ROBLES | 1072 | Plástico | Viga cabezal ejes 2-4 / D, semisótano plataforma 1 | 2026-05-25 | 2026-06-08 | 14 | 21 | 23.6 | 112.4 |  | 23.6 | 1 | 112.381
24603 - FLORA - PARQUE CENTRAL LOS ROBLES | 1067 | Autocompactado | Columnas ejes 1-3 / E-F, sótano plataforma 1 | 2026-05-22 | 2026-06-05 | 14 | 21 | 25.2 | 120 |  | 25.2 | 1 | 120
24603 - FLORA - PARQUE CENTRAL LOS ROBLES | 1062 | Plástico | Antepechos 1-1 / K piso 1, plataforma 1 | 2026-05-21 | 2026-06-04 | 14 | 21 | 23.3 | 111 |  | 23.3 | 1 | 110.952
24603 - FLORA - PARQUE CENTRAL LOS ROBLES | 1059 | Autocompactado | Columnas ejes 5-8 / E-G, semisótano plataforma 1 | 2026-05-20 | 2026-06-03 | 14 | 21 | 24.6 | 117.1 |  | 24.6 | 1 | 117.143
24603 - FLORA - PARQUE CENTRAL LOS ROBLES | 1057 | Plástico | Escalera sótano/ semisótano plataforma 1 | 2026-05-19 | 2026-06-02 | 14 | 21 | 21.5 | 102.4 |  | 21.5 | 1 | 102.381
24603 - FLORA - PARQUE CENTRAL LOS ROBLES | 1056 | C. Fluido | Columnas ejes 6-7 / E-F, semisótano plataforma 1 | 2026-05-16 | 2026-05-30 | 14 | 21 | 25.4 | 121 |  | 25.4 | 1 | 120.952
24603 - FLORA - PARQUE CENTRAL LOS ROBLES | 1053 | Plástico | Antepechos ejes 2-4 / K, plataforma 1 | 2026-05-16 | 2026-05-30 | 14 | 21 | 23.3 | 111 |  | 23.3 | 1 | 110.952
24603 - FLORA - PARQUE CENTRAL LOS ROBLES | 1049 | Plástico | Placa semisótano ejes 1-3 / D-G, plataforma 1 | 2026-05-15 | 2026-05-29 | 14 | 21 | 23.3 | 111 | PLACA | 23.3 | 1 | 110.952
24603 - FLORA - PARQUE CENTRAL LOS ROBLES | 1038 | Autocompactante | Columnas ejes 1-2 / E-G Sótano plataforma 1 | 2026-05-08 | 2026-05-22 | 14 | 21 | 23.4 | 111.4 |  | 23.4 | 1 | 111.429
24603 - FLORA - PARQUE CENTRAL LOS ROBLES | 1030 | Plástico | Placa semisótano ejes 5-7 / D-G, plataforma 1 | 2026-05-05 | 2026-05-19 | 14 | 21 | 27.8 | 132.4 | PLACA | 27.8 | 1 | 132.381
24603 - FLORA - PARQUE CENTRAL LOS ROBLES | 1029 | Plástico | Placa semisótano ejes 5-7 / D-G, plataforma 1 | 2026-05-05 | 2026-05-19 | 14 | 21 | 27.2 | 129.5 | PLACA | 27.2 | 1 | 129.524
24603 - FLORA - PARQUE CENTRAL LOS ROBLES | 1027 | Plástico | Viga cabezal, ejes 1 / I - K semisótano plataforma 1 | 2026-05-04 | 2026-05-18 | 14 | 21 | 21.3 | 101.4 |  | 21.3 | 1 | 101.429
24603 - FLORA - PARQUE CENTRAL LOS ROBLES | 1026 | C. Fluido | Columnas ejes 2-3 / E-F, sótano plataforma 1 | 2026-05-04 | 2026-05-18 | 14 | 21 | 24.5 | 116.7 |  | 24.5 | 1 | 116.667
24603 - FLORA - PARQUE CENTRAL LOS ROBLES | 1022 | Plástico | Cimentación ejes 1-3 / E-I, sótano plataforma 1 | 2026-04-28 | 2026-05-12 | 14 | 21 | 21.6 | 102.9 |  | 21.6 | 1 | 102.857
24603 - FLORA - PARQUE CENTRAL LOS ROBLES | 1021 | Plástico | Viga cabezal ejes 1-4 / K, semisótano plataforma 1 | 2026-04-28 | 2026-05-12 | 14 | 21 | 21.3 | 101.4 |  | 21.3 | 1 | 101.429
24603 - FLORA - PARQUE CENTRAL LOS ROBLES | 1020 | Plástico | Cimentación ejes 1-3 / E-I, sótano plataforma 1 | 2026-04-28 | 2026-05-12 | 14 | 21 | 21.5 | 102.4 |  | 21.5 | 1 | 102.381
24603 - FLORA - PARQUE CENTRAL LOS ROBLES | 1016 | Autocompactado | Columnas sótano ejes 7 / H-F, plataforma 1 | 2026-04-25 | 2026-05-09 | 14 | 21 | 21.8 | 103.8 |  | 21.8 | 1 | 103.81
24603 - FLORA - PARQUE CENTRAL LOS ROBLES | 1008 | Plástico | Cimentación ejes 3-4 / E-K, sótano plataforma 1 | 2026-04-21 | 2026-05-05 | 14 | 21 | 21 | 100 |  | 21 | 1 | 100
24603 - FLORA - PARQUE CENTRAL LOS ROBLES | 999 | Industrializado | Placa sobre recorrido ascensores T3 y T4 | 2026-04-16 | 2026-04-30 | 14 | 21 | 26.9 | 128.1 | PLACA | 26.9 | 1 | 128.095
24603 - FLORA - PARQUE CENTRAL LOS ROBLES | 989 | Plástico | Cimentación ejes 6-8 / E-I, plataforma 1 sótano | 2026-04-11 | 2026-04-25 | 14 | 21 | 22.8 | 108.6 |  | 22.8 | 1 | 108.571
24603 - FLORA - PARQUE CENTRAL LOS ROBLES | 988 | Plástico | Cimentación ejes 6-8 / E-I, plataforma 1 sótano | 2026-04-11 | 2026-04-25 | 14 | 21 | 22.5 | 107.1 |  | 22.5 | 1 | 107.143
24603 - FLORA - PARQUE CENTRAL LOS ROBLES | 995 | Plástico | Placa cubierta comercio 2 | 2026-04-14 | 2026-04-28 | 14 | 21 | 32.1 | 152.9 | PLACA | 32.1 | 1 | 152.857
24603 - FLORA - PARQUE CENTRAL LOS ROBLES | 994 | Plástico | Placa cubierta comercio 2 | 2026-04-14 | 2026-04-28 | 14 | 21 | 31.1 | 148.1 | PLACA | 31.1 | 1 | 148.095
24603 - FLORA - PARQUE CENTRAL LOS ROBLES | 984 | Industrializado | Placa cubierta escaleras, ascensor y set T3 | 2026-04-08 | 2026-04-22 | 14 | 21 | 36.1 | 171.9 | PLACA | 36.1 | 1 | 171.905
24603 - FLORA - PARQUE CENTRAL LOS ROBLES | 981 | Plástico | Viga cabezal, ejes 2-4 / K Semisótano plataforma 1 | 2026-04-01 | 2026-04-15 | 14 | 21 | 27 | 128.6 |  | 27 | 1 | 128.571
24603 - FLORA - PARQUE CENTRAL LOS ROBLES | 980 | Industrializado | Cubierta y escaleras ascensor T4 | 2026-03-31 | 2026-04-14 | 14 | 21 | 30.7 | 146.2 |  | 30.7 | 1 | 146.19
24603 - FLORA - PARQUE CENTRAL LOS ROBLES | 979 | Autocompactado | Columnas ejes 5-8 / K-I Sótano plataforma 1 | 2026-03-30 | 2026-04-13 | 14 | 21 | 23.3 | 111 |  | 23.3 | 1 | 110.952
24603 - FLORA - PARQUE CENTRAL LOS ROBLES | 973 | Plástico | Cimentación ejes 1-2 / K-L sótano plataforma 1 | 2026-03-25 | 2026-04-08 | 14 | 21 | 25.1 | 119.5 |  | 25.1 | 1 | 119.524
24603 - FLORA - PARQUE CENTRAL LOS ROBLES | 968 | Autocompactado | Columnas sótano, ejes 6-8 / G-D Plataforma 1 | 2026-03-20 | 2026-04-03 | 14 | 21 | 20.9 | 99.5 |  | 20.9 | 1 | 99.524
24603 - FLORA - PARQUE CENTRAL LOS ROBLES | 967 | Plástico | Cimentación sótano plataforma 1, ejes 1-2 / D-E | 2026-03-19 | 2026-04-02 | 14 | 21 | 25.8 | 122.9 |  | 25.8 | 1 | 122.857
24603 - FLORA - PARQUE CENTRAL LOS ROBLES | 964 | Fluido | Columnas plataforma 1, sótano, ejes 5-6 / I-E | 2026-03-17 | 2026-03-31 | 14 | 21 | 21.5 | 102.4 |  | 21.5 | 1 | 102.381
24603 - FLORA - PARQUE CENTRAL LOS ROBLES | 960 | Industrializado | Escaleras piso 27 a cubierta T4 | 2026-03-13 | 2026-03-27 | 14 | 21 | 24.5 | 116.7 |  | 24.5 | 1 | 116.667
24603 - FLORA - PARQUE CENTRAL LOS ROBLES | 957 | Industrializado | Placa cubierta T3, ejes 1-4 / A-L | 2026-03-11 | 2026-03-25 | 14 | 21 | 28 | 133.3 | PLACA | 28 | 1 | 133.333
24603 - FLORA - PARQUE CENTRAL LOS ROBLES | 955 | Industrializado | Antepechos y bordillos, cubierta T3, ejes 4-7 / A y 4-7 / L | 2026-03-10 | 2026-03-24 | 14 | 21 | 29.9 | 142.4 |  | 29.9 | 1 | 142.381
24603 - FLORA - PARQUE CENTRAL LOS ROBLES | 954 | Plástico | Cimentación plataforma 1, sótano, ejes 5-7 / A-G | 2026-03-10 | 2026-03-24 | 14 | 21 | 24.5 | 116.7 |  | 24.5 | 1 | 116.667
24603 - FLORA - PARQUE CENTRAL LOS ROBLES | 953 | Plástico | Cimentación plataforma 1, sótano, ejes 5-7 / K-G | 2026-03-10 | 2026-03-24 | 14 | 21 | 24.5 | 116.7 |  | 24.5 | 1 | 116.667
24603 - FLORA - PARQUE CENTRAL LOS ROBLES | 952 | Industrializado | Bordillos T3, ejes 8-12 / A-L | 2026-03-09 | 2026-03-23 | 14 | 21 | 31.7 | 151 |  | 31.7 | 1 | 150.952
24603 - FLORA - PARQUE CENTRAL LOS ROBLES | 951 | Industrializado | Escaleras T3, piso 26 al 27 | 2026-03-09 | 2026-03-23 | 14 | 21 | 29.6 | 141 |  | 29.6 | 1 | 140.952
24603 - FLORA - PARQUE CENTRAL LOS ROBLES | 948 | Industrializado | Placa T3, cubierta, ejes 4-8 / A-L | 2026-03-06 | 2026-03-20 | 14 | 21 | 25.3 | 120.5 | PLACA | 25.3 | 1 | 120.476
24603 - FLORA - PARQUE CENTRAL LOS ROBLES | 947 | Industrializado | Muros antepechos cubierta T4 | 2026-03-05 | 2026-03-19 | 14 | 21 | 25.7 | 122.4 | MURO | 25.7 | 1 | 122.381
24603 - FLORA - PARQUE CENTRAL LOS ROBLES | 946 | Industrializado | Escaleras piso 27 a cubierta, ejes A-G / 10-9, T4 | 2026-03-05 | 2026-03-19 | 14 | 21 | 28.5 | 135.7 |  | 28.5 | 1 | 135.714
24603 - FLORA - PARQUE CENTRAL LOS ROBLES | 942 | Plástico | Cimentación sótano ejes 5-6 y parte del 4, plataforma 1 | 2026-02-27 | 2026-03-13 | 14 | 21 | 23.3 | 111 |  | 23.3 | 1 | 110.952
24603 - FLORA - PARQUE CENTRAL LOS ROBLES | 940 | Industrializado | Placa T3, cubierta ejes 8-12 / A-L | 2026-02-27 | 2026-03-13 | 14 | 21 | 28.2 | 134.3 | PLACA | 28.2 | 1 | 134.286
24603 - FLORA - PARQUE CENTRAL LOS ROBLES | 937 | No especificado | Escaleras T4, piso 26 a 27 | 2026-02-25 | 2026-03-11 | 14 | 21 | 25.3 | 120.5 |  | 25.3 | 1 | 120.476
24603 - FLORA - PARQUE CENTRAL LOS ROBLES | 936 | No especificado | Base torre grúa | 2026-02-24 | 2026-03-10 | 14 | 21 | 26.4 | 125.7 |  | 26.4 | 1 | 125.714
24603 - FLORA - PARQUE CENTRAL LOS ROBLES | 934 | No especificado | Placa T4, cubierta, ejes 1-5 / A-L | 2026-02-21 | 2026-03-07 | 14 | 21 | 28.3 | 134.8 | PLACA | 28.3 | 1 | 134.762
24603 - FLORA - PARQUE CENTRAL LOS ROBLES | 930 | Industrializado | Escaleras T3, piso 26 y 27 | 2026-02-19 | 2026-03-05 | 14 | 21 | 25.5 | 121.4 |  | 25.5 | 1 | 121.429
24603 - FLORA - PARQUE CENTRAL LOS ROBLES | 927 | Industrializado | Placa T4, cubierta ejes 5-10 / A-L | 2026-02-17 | 2026-03-03 | 14 | 21 | 26.1 | 124.3 | PLACA | 26.1 | 1 | 124.286
24603 - FLORA - PARQUE CENTRAL LOS ROBLES | 923 | Industrializado | Escaleras piso 25, 26, T3 | 2026-02-16 | 2026-03-02 | 14 | 21 | 35.5 | 169 |  | 35.5 | 1 | 169.048
24603 - FLORA - PARQUE CENTRAL LOS ROBLES | 921 | Industrializado | Placa T3, piso 27, ejes 1-4 / A-L | 2026-02-10 | 2026-02-24 | 14 | 21 | 29 | 138.1 | PLACA | 29 | 1 | 138.095
24603 - FLORA - PARQUE CENTRAL LOS ROBLES | 919 | Industrializado | Placa T3, piso 27, ejes 4-8 / G-L | 2026-02-09 | 2026-02-23 | 14 | 21 | 28.4 | 135.2 | PLACA | 28.4 | 1 | 135.238
24603 - FLORA - PARQUE CENTRAL LOS ROBLES | 917 | Industrializado | Placa torre 3 piso 27, Ejes 8-12 / G-L | 2026-02-06 | 2026-02-20 | 14 | 21 | 28.3 | 134.8 | PLACA | 28.3 | 1 | 134.762
24603 - FLORA - PARQUE CENTRAL LOS ROBLES | 915 | Industrializado | Placa torre 3 piso 27, Ejes 8-12 / F-K | 2026-02-05 | 2026-02-19 | 14 | 21 | 30.7 | 146.2 | PLACA | 30.7 | 1 | 146.19
24603 - FLORA - PARQUE CENTRAL LOS ROBLES | 913 | Industrializado | Placa torre 3 piso 27, Ejes 8-12 / A-F | 2026-02-04 | 2026-02-18 | 14 | 21 | 27.3 | 130 | PLACA | 27.3 | 1 | 130
24603 - FLORA - PARQUE CENTRAL LOS ROBLES | 911 | Plástico | Vigas andén, Ejes 1-4 / H-K, Plataforma 1 | 2026-02-04 | 2026-02-18 | 14 | 21 | 24 | 114.3 |  | 24 | 1 | 114.286
24603 - FLORA - PARQUE CENTRAL LOS ROBLES | 909 | Industrializado | Placa torre 4 piso 27, Ejes 1-5 / G-L | 2026-02-03 | 2026-02-17 | 14 | 21 | 37.5 | 178.6 | PLACA | 37.5 | 1 | 178.571
24603 - FLORA - PARQUE CENTRAL LOS ROBLES | 904 | Industrializado | Escaleras T3, piso 24 a piso 25 | 2026-02-03 | 2026-02-17 | 14 | 21 | 31.7 | 151 |  | 31.7 | 1 | 150.952
24603 - FLORA - PARQUE CENTRAL LOS ROBLES | 902 | Industrializado | Placa T4, piso 27, ejes 1-5 / A-F | 2026-02-02 | 2026-02-16 | 14 | 21 | 33.1 | 157.6 | PLACA | 33.1 | 1 | 157.619
24603 - FLORA - PARQUE CENTRAL LOS ROBLES | 899 | Industrializado | Placa T4, piso 27, ejes 5-10 / F-L | 2026-01-31 | 2026-02-14 | 14 | 21 | 30.6 | 145.7 | PLACA | 30.6 | 1 | 145.714
24603 - FLORA - PARQUE CENTRAL LOS ROBLES | 896 | Industrializado | Placa torre 4 piso 27, ejes 5-10 / A-E | 2026-01-30 | 2026-02-13 | 14 | 21 | 33.5 | 159.5 | PLACA | 33.5 | 1 | 159.524
24603 - FLORA - PARQUE CENTRAL LOS ROBLES | 895 | Industrializado | Escaleras torre 4 piso 24 al 25 | 2026-01-30 | 2026-02-13 | 14 | 21 | 23.8 | 113.3 |  | 23.8 | 1 | 113.333
24603 - FLORA - PARQUE CENTRAL LOS ROBLES | 893 | Industrializado | Placa torre 3 piso 26, ejes 1-4 / A-L | 2026-01-28 | 2026-02-11 | 14 | 21 | 31 | 147.6 | PLACA | 31 | 1 | 147.619
24603 - FLORA - PARQUE CENTRAL LOS ROBLES | 889 | No especificado | Placa T3, piso 26, ejes 4-8 / G-L | 2026-01-27 | 2026-02-10 | 14 | 21 | 29.3 | 139.5 | PLACA | 29.3 | 1 | 139.524
24603 - FLORA - PARQUE CENTRAL LOS ROBLES | 888 | No especificado | Viga andén, ejes 1-4 / F-H, plataforma 1 | 2026-01-27 | 2026-02-10 | 14 | 21 | 25.9 | 123.3 |  | 25.9 | 1 | 123.333
24603 - FLORA - PARQUE CENTRAL LOS ROBLES | 886 | Industrializado | Placa torre 3, Piso 26, Ejes 4-8/ A-F | 2026-01-26 | 2026-02-09 | 14 | 21 | 30.1 | 143.3 | PLACA | 30.1 | 1 | 143.333
24603 - FLORA - PARQUE CENTRAL LOS ROBLES | 884 | Industrializado | Placa torre 3, Piso 26, Ejes 8-12/F-L | 2026-01-24 | 2026-02-07 | 14 | 21 | 32.3 | 153.8 | PLACA | 32.3 | 1 | 153.81
24603 - FLORA - PARQUE CENTRAL LOS ROBLES | 882 | Industrializado | Escaleras torre 3, Piso 23 al 24 | 2026-01-23 | 2026-02-06 | 14 | 21 | 26.8 | 127.6 |  | 26.8 | 1 | 127.619
24603 - FLORA - PARQUE CENTRAL LOS ROBLES | 881 | Industrializado | Placa torre 3, Piso 26, Ejes 8-12 / A-F | 2026-01-23 | 2026-02-06 | 14 | 21 | 32.9 | 156.7 | PLACA | 32.9 | 1 | 156.667
24603 - FLORA - PARQUE CENTRAL LOS ROBLES | 878 | Industrializado | Placa torre 4, Piso 26 | 2026-01-22 | 2026-02-05 | 14 | 21 | 30.4 | 144.8 | PLACA | 30.4 | 1 | 144.762
24603 - FLORA - PARQUE CENTRAL LOS ROBLES | 873 | Industrializado | Placa T4, piso 26, ejes 1-5 / A-F | 2026-01-21 | 2026-02-04 | 14 | 21 | 28.2 | 134.3 | PLACA | 28.2 | 1 | 134.286
24603 - FLORA - PARQUE CENTRAL LOS ROBLES | 872 | Plástico | Viga andén, ejes 1-3 / D-F, plataforma 1 | 2026-01-21 | 2026-02-04 | 14 | 21 | 24.5 | 116.7 |  | 24.5 | 1 | 116.667
24603 - FLORA - PARQUE CENTRAL LOS ROBLES | 869 | Industrializado | Escaleras T4, piso 23 a 24 | 2026-01-21 | 2026-02-04 | 14 | 21 | 27 | 128.6 |  | 27 | 1 | 128.571
24603 - FLORA - PARQUE CENTRAL LOS ROBLES | 861 | Industrializado | Placa T3, piso 25, ejes 1-6 / G-L | 2026-01-17 | 2026-01-31 | 14 | 21 | 26.9 | 128.1 | PLACA | 26.9 | 1 | 128.095
24603 - FLORA - PARQUE CENTRAL LOS ROBLES | 867 | Industrializado | Placa T4, piso 26, ejes 5-10 / G-L | 2026-01-20 | 2026-02-02 | 14 | 21 | 27.2 | 129.5 | PLACA | 27.2 | 1 | 129.524
24603 - FLORA - PARQUE CENTRAL LOS ROBLES | 864 | Industrializado | Placa T4, piso 25, ejes 1-4 / G-L | 2026-01-19 | 2026-02-02 | 14 | 21 | 27.8 | 132.4 | PLACA | 27.8 | 1 | 132.381
24603 - FLORA - PARQUE CENTRAL LOS ROBLES | 856 | Industrializado | Placa torre 3 piso 25 ejes 6-8 / G-L | 2026-01-15 | 2026-01-29 | 14 | 21 | 28.8 | 137.1 | PLACA | 28.8 | 1 | 137.143
24603 - FLORA - PARQUE CENTRAL LOS ROBLES | 855 | Tremie | Pilote 6 comercio 1 y 4, Torre grúa | 2026-01-14 | 2026-01-28 | 14 | 21 | 21.6 | 102.9 |  | 21.6 | 1 | 102.857
24603 - FLORA - PARQUE CENTRAL LOS ROBLES | 854 | Tremie | Pilote torre grúa 2 y 3 | 2026-01-13 | 2026-01-27 | 14 | 21 | 19.1 | 91 |  | 19.1 | 1 | 90.952
24603 - FLORA - PARQUE CENTRAL LOS ROBLES | 853 | Tremie | Pilote 4, comercio 1 - Pilote 1, torre grúa 2 | 2026-01-09 | 2026-01-23 | 14 | 21 | 21.9 | 104.3 |  | 21.9 | 1 | 104.286
24603 - FLORA - PARQUE CENTRAL LOS ROBLES | 852 | Tremie | Pilote 2, comercio 1 - Pilote 3, comercio 1 | 2026-01-08 | 2026-01-22 | 14 | 21 | 25 | 119 |  | 25 | 1 | 119.048
24603 - FLORA - PARQUE CENTRAL LOS ROBLES | 851 | Tremie | Barrete 02, plataforma 1 | 2026-01-07 | 2026-01-21 | 14 | 21 | 18.5 | 88.1 |  | 18.5 | 1 | 88.095
24603 - FLORA - PARQUE CENTRAL LOS ROBLES | 850 | Tremie | Pilote 1 y pilote 5, comercio 1 | 2026-01-06 | 2026-01-20 | 14 | 21 | 19 | 90.5 |  | 19 | 1 | 90.476
24603 - FLORA - PARQUE CENTRAL LOS ROBLES | 848 | Tremie | Barrete 60 | 2026-01-03 | 2026-01-17 | 14 | 21 | 21.3 | 101.4 |  | 21.3 | 1 | 101.429
24603 - FLORA - PARQUE CENTRAL LOS ROBLES | 846 | Tremie | Pantalla M 61 | 2025-12-29 | 2026-01-12 | 14 | 21 | 23 | 109.5 |  | 23 | 1 | 109.524
24603 - FLORA - PARQUE CENTRAL LOS ROBLES | 844 | Tremie | Pantalla M 01, plataforma 1 | 2025-12-26 | 2026-01-09 | 14 | 21 | 24.5 | 116.7 |  | 24.5 | 1 | 116.667
24603 - FLORA - PARQUE CENTRAL LOS ROBLES | 841 | Tremie | Pantalla M 60 | 2025-12-23 | 2026-01-06 | 14 | 21 | 21.4 | 101.9 |  | 21.4 | 1 | 101.905
24603 - FLORA - PARQUE CENTRAL LOS ROBLES | 840 | Tremie | Pantalla M 58, plataforma 1 | 2025-12-20 | 2026-01-03 | 14 | 21 | 24 | 114.3 |  | 24 | 1 | 114.286
24603 - FLORA - PARQUE CENTRAL LOS ROBLES | 837 | C. Fluido | Columnas ejes 3-1 / A-C, piso 2 | 2025-12-20 | 2026-01-03 | 14 | 21 | 21.7 | 103.3 |  | 21.7 | 1 | 103.333
24603 - FLORA - PARQUE CENTRAL LOS ROBLES | 836 | Plástico | Cimentación ejes 6-8 / K - L, plataforma 1 | 2025-12-20 | 2026-01-03 | 14 | 21 | 22.2 | 105.7 |  | 22.2 | 1 | 105.714
24603 - FLORA - PARQUE CENTRAL LOS ROBLES | 835 | Industrializado | Muros T4, piso 25, ejes 5-10 / A-F | 2025-12-19 | 2026-01-02 | 14 | 21 | 34.7 | 165.2 | MURO | 34.7 | 1 | 165.238
24603 - FLORA - PARQUE CENTRAL LOS ROBLES | 834 | Industrializado | Placa T3, piso 25, ejes 1-8 / G-L | 2025-12-19 | 2026-01-02 | 14 | 21 | 29.2 | 139 | PLACA | 29.2 | 1 | 139.048
24603 - FLORA - PARQUE CENTRAL LOS ROBLES | 832 | Tremie | Barrete M 56 | 2025-12-19 | 2026-01-02 | 14 | 21 | 23.2 | 110.5 |  | 23.2 | 1 | 110.476
24603 - FLORA - PARQUE CENTRAL LOS ROBLES | 828 | Industrializado | Placa T4, piso 25, ejes 1-4 / F-G y ejes 8-12 / A-F, piso 25, T3 | 2025-12-18 | 2026-01-01 | 14 | 21 | 27 | 128.6 | PLACA | 27 | 1 | 128.571
24603 - FLORA - PARQUE CENTRAL LOS ROBLES | 826 | Industrializado | Placa T3, piso 25, ejes 1-3 / A-F y ejes 10-12 / A-L, T4, piso 25 | 2025-12-17 | 2025-12-31 | 14 | 21 | 27.1 | 129 | PLACA | 27.1 | 1 | 129.048
24603 - FLORA - PARQUE CENTRAL LOS ROBLES | 824 | Tremie | Pantalla M 57, plataforma 1 | 2025-12-17 | 2025-12-31 | 14 | 21 | 23.2 | 110.5 |  | 23.2 | 1 | 110.476
24603 - FLORA - PARQUE CENTRAL LOS ROBLES | 818 | Industrializado | Placa T4, piso 25, ejes 8-10 / A-F | 2025-12-15 | 2025-12-29 | 14 | 21 | 28.8 | 137.1 | PLACA | 28.8 | 1 | 137.143
24603 - FLORA - PARQUE CENTRAL LOS ROBLES | 817 | Tremie | Pantalla M54, T1 | 2025-12-15 | 2025-12-29 | 14 | 21 | 25.7 | 122.4 |  | 25.7 | 1 | 122.381
24603 - FLORA - PARQUE CENTRAL LOS ROBLES | 809 | Tremie | Plataforma H55, Plataforma #1 | 2025-12-12 | 2025-12-26 | 14 | 21 | 23.3 | 111 |  | 23.3 | 1 | 110.952
24603 - FLORA - PARQUE CENTRAL LOS ROBLES | 822 | Industrializado | Placa torre 3 piso 25 ejes 3-10 / G-L | 2025-12-16 | 2025-12-30 | 14 | 21 | 29.8 | 141.9 | PLACA | 29.8 | 1 | 141.905
24603 - FLORA - PARQUE CENTRAL LOS ROBLES | 807 | Tremie | Pantalla H59 Plataforma #1 | 2025-12-11 | 2025-12-25 | 14 | 21 | 23.2 | 110.5 |  | 23.2 | 1 | 110.476
24603 - FLORA - PARQUE CENTRAL LOS ROBLES | 805 | Tremie | Pantalla M50 Plataforma #1 | 2025-12-10 | 2025-12-24 | 14 | 21 | 25.8 | 122.9 |  | 25.8 | 1 | 122.857
24603 - FLORA - PARQUE CENTRAL LOS ROBLES | 802 | Tremie | Barrete plataforma #1 | 2025-12-09 | 2025-12-23 | 14 | 21 | 19.3 | 91.9 |  | 19.3 | 1 | 91.905
24603 - FLORA - PARQUE CENTRAL LOS ROBLES | 776 | T 3000 | Pantalla hembra 53 | 2025-11-28 | 2025-12-12 | 14 | 21 | 23.3 | 111 |  | 23.3 | 1 | 110.952
24603 - FLORA - PARQUE CENTRAL LOS ROBLES | 773 | T 3000 | Columna ejes 2-C | 2025-11-28 | 2025-12-12 | 14 | 21 | 38.3 | 182.4 |  | 38.3 | 1 | 182.381
24603 - FLORA - PARQUE CENTRAL LOS ROBLES | 783 | T 3000 | Barrete M-44 | 2025-12-01 | 2025-12-15 | 14 | 21 | 23.2 | 110.5 |  | 23.2 | 1 | 110.476
24603 - FLORA - PARQUE CENTRAL LOS ROBLES | 794 | T 3000 | Pantalla H-51 | 2025-12-04 | 2025-12-18 | 14 | 21 | 22.1 | 105.2 |  | 22.1 | 1 | 105.238
24603 - FLORA - PARQUE CENTRAL LOS ROBLES | 793 | P 3000 | Cimentación sótano plataforma 1 ejes D-E / 6-8 | 2025-12-04 | 2025-12-18 | 14 | 21 | 24.6 | 117.1 |  | 24.6 | 1 | 117.143
24603 - FLORA - PARQUE CENTRAL LOS ROBLES | 790 | T 3000 | Barrete M-48 | 2025-12-02 | 2025-12-16 | 14 | 21 | 26.6 | 126.7 |  | 26.6 | 1 | 126.667
24603 - FLORA - PARQUE CENTRAL LOS ROBLES | 767 | T 3000 | Pantalla macho 46 | 2025-11-26 | 2025-12-10 | 14 | 21 | 22.8 | 108.6 |  | 22.8 | 1 | 108.571
24603 - FLORA - PARQUE CENTRAL LOS ROBLES | 772 | T 3000 | Pantalla Macho 42 | 2025-11-27 | 2025-12-11 | 14 | 21 | 24 | 114.3 |  | 24 | 1 | 114.286
24603 - FLORA - PARQUE CENTRAL LOS ROBLES | 761 | T 3000 | Pantalla 49 Hembra | 2025-11-25 | 2025-12-09 | 14 | 21 | 20.9 | 99.5 |  | 20.9 | 1 | 99.524
24603 - FLORA - PARQUE CENTRAL LOS ROBLES | 752 | P 3000 | Columna piso 2 Comercio 2 ejes 2 / A-B | 2025-11-21 | 2025-12-05 | 14 | 21 | 22.1 | 105.2 |  | 22.1 | 1 | 105.238
24603 - FLORA - PARQUE CENTRAL LOS ROBLES | 743 | T 3000 | Pantalla hembra 45 | 2025-11-18 | 2025-12-02 | 14 | 21 | 20.8 | 99 |  | 20.8 | 1 | 99.048
24603 - FLORA - PARQUE CENTRAL LOS ROBLES | 739 | P-3000 | Columna piso 2 eje 1-C | 2025-11-15 | 2025-11-29 | 14 | 21 | 30.5 | 145.2 |  | 30.5 | 1 | 145.238
24603 - FLORA - PARQUE CENTRAL LOS ROBLES | 736 |  | Pantalla H-47 | 2025-11-14 | 2025-11-28 | 14 | 21 | 24.1 | 114.8 |  | 24.1 | 1 | 114.762
24603 - FLORA - PARQUE CENTRAL LOS ROBLES | 733 |  | Columna piso 2, comercio 2, ejes 1 / A-C | 2025-11-14 | 2025-11-28 | 14 | 21 | 31.5 | 150 |  | 31.5 | 1 | 150
24603 - FLORA - PARQUE CENTRAL LOS ROBLES | 730 | T 3000 | Pantalla hembra 43 | 2025-11-13 | 2025-11-27 | 14 | 21 | 21.6 | 102.9 |  | 21.6 | 1 | 102.857
24603 - FLORA - PARQUE CENTRAL LOS ROBLES | 725 | T3000 | Pilote 49 plataforma 1 | 2025-11-11 | 2025-11-25 | 14 | 21 | 20.3 | 96.7 |  | 20.3 | 1 | 96.667
24603 - FLORA - PARQUE CENTRAL LOS ROBLES | 722 | T3000 | Pilote 75 torre 1 | 2025-11-11 | 2025-11-25 | 14 | 21 | 27.2 | 129.5 |  | 27.2 | 1 | 129.524
24603 - FLORA - PARQUE CENTRAL LOS ROBLES | 721 | T 3000 | Pilote 72 Plataforma 1 | 2025-11-10 | 2025-11-24 | 14 | 21 | 21.6 | 102.9 |  | 21.6 | 1 | 102.857
24603 - FLORA - PARQUE CENTRAL LOS ROBLES | 709 | T-3000 | Pilote 66 Plataforma 1 | 2025-11-06 | 2025-11-20 | 14 | 21 | 20.8 | 99 |  | 20.8 | 1 | 99.048
24603 - FLORA - PARQUE CENTRAL LOS ROBLES | 705 | T-3000 | Pilote 57 Plataforma 1 | 2025-11-05 | 2025-11-19 | 14 | 21 | 20.8 | 99 |  | 20.8 | 1 | 99.048
24603 - FLORA - PARQUE CENTRAL LOS ROBLES | 716 | T-3000 | Pilote 107 Plataforma 1 | 2025-11-07 | 2025-11-21 | 14 | 21 | 19.1 | 91 |  | 19.1 | 1 | 90.952
24603 - FLORA - PARQUE CENTRAL LOS ROBLES | 713 | T-3000 | Pilote 103 Plataforma 1 | 2025-11-07 | 2025-11-21 | 14 | 21 | 21.1 | 100.5 |  | 21.1 | 1 | 100.476
24603 - FLORA - PARQUE CENTRAL LOS ROBLES | 712 | PL-3000 | Placa comercio 2 Piso 2 ejes 1-2 / A-C | 2025-11-07 | 2025-11-21 | 14 | 21 | 25.6 | 121.9 | PLACA | 25.6 | 1 | 121.905
24603 - FLORA - PARQUE CENTRAL LOS ROBLES | 711 | T-3000 | Pilote 58 Plataforma 1 | 2025-11-06 | 2025-11-20 | 14 | 21 | 24.2 | 115.2 |  | 24.2 | 1 | 115.238
24603 - FLORA - PARQUE CENTRAL LOS ROBLES | 704 | T 3000 | Pilote 53 plataforma 1 | 2025-11-04 | 2025-11-18 | 14 | 21 | 22 | 104.8 |  | 22 | 1 | 104.762
24603 - FLORA - PARQUE CENTRAL LOS ROBLES | 680 | 3000 | Placa comunal eje 5'-4 / eje 8 | 2025-10-27 | 2025-11-10 | 14 | 21 | 21.9 | 104.3 | PLACA | 21.9 | 1 | 104.286
24603 - FLORA - PARQUE CENTRAL LOS ROBLES | 666 | AU 3000 | Columna eje 2 - A-C Piso 1 | 2025-10-22 | 2025-11-05 | 14 | 21 | 24.6 | 117.1 |  | 24.6 | 1 | 117.143
24603 - FLORA - PARQUE CENTRAL LOS ROBLES | 654 | AU-3000 | Columna piso 1 | 2025-10-18 | 2025-11-01 | 14 | 21 | 32.7 | 155.7 |  | 32.7 | 1 | 155.714
24603 - FLORA - PARQUE CENTRAL LOS ROBLES | 642 | P 3000 | Placa ejes G-4 / C-2 | 2025-10-15 | 2025-10-29 | 14 | 21 | 21.5 | 102.4 | PLACA | 21.5 | 1 | 102.381
24603 - FLORA - PARQUE CENTRAL LOS ROBLES | 627 | P-3000 | Plataforma ejesa G-K / 4-8 | 2025-10-07 | 2025-10-21 | 14 | 21 | 23.1 | 110 |  | 23.1 | 1 | 110
24603 - FLORA - PARQUE CENTRAL LOS ROBLES | 624 | P-3000 | Plataforma ejes G-K y 4-8 | 2025-10-07 | 2025-10-21 | 14 | 21 | 21.1 | 100.5 |  | 21.1 | 1 | 100.476
24603 - FLORA - PARQUE CENTRAL LOS ROBLES | 607 | P 3000 | Viga cabezal plataforma 1 eje I-K | 2025-09-29 | 2025-10-13 | 14 | 21 | 24.1 | 114.8 |  | 24.1 | 1 | 114.762
24603 - FLORA - PARQUE CENTRAL LOS ROBLES | 595 | PLA 3000 | Placa semisótano ejes 5-8 / E-L Fundida 1 | 2025-09-25 | 2025-10-09 | 14 | 21 | 21.1 | 100.5 | PLACA | 21.1 | 1 | 100.476
24603 - FLORA - PARQUE CENTRAL LOS ROBLES | 558 | No específicado | Pilote 44 torre 1 | 2025-09-08 | 2025-09-22 | 14 | 20.7 | 29.9 | 94.9 |  | 29.9 | 1 | 144.444
24603 - FLORA - PARQUE CENTRAL LOS ROBLES | 557 | No específicado | Muros ejes 1-4 / G-L Piso 13 torre 4 | 2025-09-08 | 2025-09-22 | 14 | 20.7 | 43 | 102.4 | MURO | 43 | 1 | 207.729
24603 - FLORA - PARQUE CENTRAL LOS ROBLES | 556 | No específicado | Placa ejes 1-8 / A-G Piso 13 torre 3 | 2025-09-08 | 2025-09-22 | 14 | 20.7 | 32.8 | 93.7 | PLACA | 32.8 | 1 | 158.454
24603 - FLORA - PARQUE CENTRAL LOS ROBLES | 555 | No específicado | Pilote 46 torre 2 | 2025-09-08 | 2025-09-22 | 14 | 20.7 | 37.6 | 119.4 |  | 37.6 | 1 | 181.643
24603 - FLORA - PARQUE CENTRAL LOS ROBLES | 554 | No específicado | Escalera piso 10-11 Torre 4 | 2025-09-08 | 2025-09-22 | 14 | 20.7 | 55.1 | 157.4 |  | 55.1 | 1 | 266.184
24603 - FLORA - PARQUE CENTRAL LOS ROBLES | G-23 - G-24 | No especificado | Grouting torre 3 piso 6 | 2025-12-23 | 2026-01-06 | 14 | 12.5 | 17.4 | 139.2 |  | 17.4 | 1 | 139.2
24603 - FLORA - PARQUE CENTRAL LOS ROBLES | MP - 01 | No especificado | Mortero de prueba piso 1 apto 104 - Torre 2 | 2026-05-26 | 2026-06-09 | 14 | 10 | 8.5 | 85 |  | 8.5 | 1 | 85
24603 - FLORA - PARQUE CENTRAL LOS ROBLES | M106 | No especificado | Piso 27 torre 3 | 2026-05-11 | 2026-05-25 | 14 | 10 | 13.8 | 138 |  | 13.8 | 1 | 138
24603 - FLORA - PARQUE CENTRAL LOS ROBLES | G106 | No especificado | Piso 27 torre 3 | 2026-05-11 | 2026-05-25 | 14 | 10 | 16.2 | 162 |  | 16.2 | 1 | 162
24603 - FLORA - PARQUE CENTRAL LOS ROBLES | M105 | No especificado | Piso 27 torre 3 | 2026-05-11 | 2026-05-25 | 14 | 10 | 15.3 | 153 |  | 15.3 | 1 | 153
24603 - FLORA - PARQUE CENTRAL LOS ROBLES | G105 | No especificado | Piso 27 torre 3 | 2026-05-11 | 2026-05-25 | 14 | 10 | 17 | 170 |  | 17 | 1 | 170
24603 - FLORA - PARQUE CENTRAL LOS ROBLES | M108 | No especificado | Piso 27 Torre 4 | 2026-05-13 | 2026-05-27 | 14 | 10 | 14.9 | 149 |  | 14.9 | 1 | 149
24603 - FLORA - PARQUE CENTRAL LOS ROBLES | G108 | No especificado | Piso 27 Torre 4 | 2026-05-13 | 2026-05-27 | 14 | 10 | 15.4 | 154 |  | 15.4 | 1 | 154
24603 - FLORA - PARQUE CENTRAL LOS ROBLES | M107 | No especificado | Piso 27 Torre 4 | 2026-05-13 | 2026-05-27 | 14 | 10 | 14.3 | 143 |  | 14.3 | 1 | 143
24603 - FLORA - PARQUE CENTRAL LOS ROBLES | G107 | No especificado | Piso 27 Torre 4 | 2026-05-13 | 2026-05-27 | 14 | 10 | 15.1 | 151 |  | 15.1 | 1 | 151
24603 - FLORA - PARQUE CENTRAL LOS ROBLES | M - 104 | No especificado | Piso 26 - T4 | 2026-05-08 | 2026-05-22 | 14 | 10 | 15.2 | 152 |  | 15.2 | 1 | 152
24603 - FLORA - PARQUE CENTRAL LOS ROBLES | G - 104 | No especificado | Piso 26 - T4 | 2026-05-08 | 2026-05-22 | 14 | 10 | 15.9 | 159 |  | 15.9 | 1 | 159
24603 - FLORA - PARQUE CENTRAL LOS ROBLES | M - 103 | No especificado | Piso 26 - T4 | 2026-05-08 | 2026-05-22 | 14 | 10 | 13.8 | 138 |  | 13.8 | 1 | 138
24603 - FLORA - PARQUE CENTRAL LOS ROBLES | G - 103 | No especificado | Piso 26 - T4 | 2026-05-08 | 2026-05-22 | 14 | 10 | 14.3 | 143 |  | 14.3 | 1 | 143
24603 - FLORA - PARQUE CENTRAL LOS ROBLES | M - 102 | No especificado | Piso 26 - T3 | 2026-05-07 | 2026-05-21 | 14 | 10 | 12.1 | 121 |  | 12.1 | 1 | 121
24603 - FLORA - PARQUE CENTRAL LOS ROBLES | G - 102 | No especificado | Piso 26 - T3 | 2026-05-07 | 2026-05-21 | 14 | 10 | 15.8 | 158 |  | 15.8 | 1 | 158
24603 - FLORA - PARQUE CENTRAL LOS ROBLES | M - 101 | No especificado | Piso 26 - T3 | 2026-05-06 | 2026-05-20 | 14 | 10 | 14 | 140 |  | 14 | 1 | 140
24603 - FLORA - PARQUE CENTRAL LOS ROBLES | G - 101 | No especificado | Piso 26 - T3 | 2026-05-06 | 2026-05-20 | 14 | 10 | 15.3 | 153 |  | 15.3 | 1 | 153
24603 - FLORA - PARQUE CENTRAL LOS ROBLES | M 100 | No especificado | Piso 25, T4 | 2026-04-23 | 2026-05-07 | 14 | 10 | 14.5 | 145 |  | 14.5 | 1 | 145
24603 - FLORA - PARQUE CENTRAL LOS ROBLES | G100 | No especificado | Piso 25, T4 | 2026-04-23 | 2026-05-07 | 14 | 10 | 16 | 160 |  | 16 | 1 | 160
24603 - FLORA - PARQUE CENTRAL LOS ROBLES | M99 | No especificado | Piso 25, T4 | 2026-04-23 | 2026-05-07 | 14 | 10 | 15.3 | 153 |  | 15.3 | 1 | 153
24603 - FLORA - PARQUE CENTRAL LOS ROBLES | G99 | No especificado | Piso 25, T4 | 2026-04-23 | 2026-05-07 | 14 | 10 | 16.5 | 165 |  | 16.5 | 1 | 165
24603 - FLORA - PARQUE CENTRAL LOS ROBLES | M98 | No especificado | Piso 25, T3 | 2026-04-21 | 2026-05-05 | 14 | 10 | 12.5 | 125 |  | 12.5 | 1 | 125
24603 - FLORA - PARQUE CENTRAL LOS ROBLES | G98 | No especificado | Piso 25, T3 | 2026-04-21 | 2026-05-05 | 14 | 10 | 10.6 | 106 |  | 10.6 | 1 | 106
24603 - FLORA - PARQUE CENTRAL LOS ROBLES | M97 | No especificado | Piso 25, T3 | 2026-04-21 | 2026-05-05 | 14 | 10 | 13.9 | 139 |  | 13.9 | 1 | 139
24603 - FLORA - PARQUE CENTRAL LOS ROBLES | G97 | No especificado | Piso 25, T3 | 2026-04-21 | 2026-05-05 | 14 | 10 | 10.8 | 108 |  | 10.8 | 1 | 108
24603 - FLORA - PARQUE CENTRAL LOS ROBLES | M96 | No Especificado | Piso 24 T4 | 2026-04-09 | 2026-04-23 | 14 | 10 | 13.6 | 136 |  | 13.6 | 1 | 136
24603 - FLORA - PARQUE CENTRAL LOS ROBLES | G96 | No Especificado | Piso 24 T4 | 2026-04-09 | 2026-04-23 | 14 | 10 | 13.4 | 134 |  | 13.4 | 1 | 134
24603 - FLORA - PARQUE CENTRAL LOS ROBLES | M95 | No Especificado | Piso 24 T4 | 2026-04-09 | 2026-04-23 | 14 | 10 | 12.9 | 129 |  | 12.9 | 1 | 129
24603 - FLORA - PARQUE CENTRAL LOS ROBLES | G95 | No Especificado | Piso 24 T4 | 2026-04-09 | 2026-04-23 | 14 | 10 | 15.4 | 154 |  | 15.4 | 1 | 154
24603 - FLORA - PARQUE CENTRAL LOS ROBLES | M90 | No Especificado | Piso 23 T3 | 2026-04-06 | 2026-04-20 | 14 | 10 | 10 | 100 |  | 10 | 1 | 100
24603 - FLORA - PARQUE CENTRAL LOS ROBLES | G90 | No Especificado | Piso 23 T3 | 2026-04-06 | 2026-04-20 | 14 | 10 | 13.7 | 137 |  | 13.7 | 1 | 137
24603 - FLORA - PARQUE CENTRAL LOS ROBLES | M89 | No Especificado | Piso 23 T3 | 2026-04-06 | 2026-04-20 | 14 | 10 | 10.1 | 101 |  | 10.1 | 1 | 101
24603 - FLORA - PARQUE CENTRAL LOS ROBLES | G89 | No Especificado | Piso 23 T3 | 2026-04-06 | 2026-04-20 | 14 | 10 | 15.7 | 157 |  | 15.7 | 1 | 157
24603 - FLORA - PARQUE CENTRAL LOS ROBLES | M92 | No Especificado | Piso 23 T4 | 2026-04-07 | 2026-04-21 | 14 | 10 | 14.4 | 144 |  | 14.4 | 1 | 144
24603 - FLORA - PARQUE CENTRAL LOS ROBLES | G92 | No Especificado | Piso 23 T4 | 2026-04-07 | 2026-04-21 | 14 | 10 | 13.5 | 135 |  | 13.5 | 1 | 135
24603 - FLORA - PARQUE CENTRAL LOS ROBLES | M91 | No Especificado | Piso 23 T4 | 2026-04-07 | 2026-04-21 | 14 | 10 | 11 | 110 |  | 11 | 1 | 110
24603 - FLORA - PARQUE CENTRAL LOS ROBLES | G91 | No Especificado | Piso 23 T4 | 2026-04-07 | 2026-04-21 | 14 | 10 | 14.2 | 142 |  | 14.2 | 1 | 142
24603 - FLORA - PARQUE CENTRAL LOS ROBLES | M94 | No Especificado | Piso 24 T3 | 2026-04-08 | 2026-04-22 | 14 | 10 | 13.9 | 139 |  | 13.9 | 1 | 139
24603 - FLORA - PARQUE CENTRAL LOS ROBLES | G94 | No Especificado | Piso 24 T3 | 2026-04-08 | 2026-04-22 | 14 | 10 | 14.8 | 148 |  | 14.8 | 1 | 148
24603 - FLORA - PARQUE CENTRAL LOS ROBLES | M93 | No Especificado | Piso 24 T3 | 2026-04-08 | 2026-04-22 | 14 | 10 | 13.2 | 132 |  | 13.2 | 1 | 132
24603 - FLORA - PARQUE CENTRAL LOS ROBLES | G93 | No Especificado | Piso 24 T3 | 2026-04-08 | 2026-04-22 | 14 | 10 | 15.2 | 152 |  | 15.2 | 1 | 152
24603 - FLORA - PARQUE CENTRAL LOS ROBLES | M-86 | No especificado | Mortero piso 22 T3 | 2026-03-14 | 2026-03-28 | 14 | 10 | 13.2 | 132 |  | 13.2 | 1 | 132
24603 - FLORA - PARQUE CENTRAL LOS ROBLES | G-86 | No especificado | Grouting piso 22 T3 | 2026-03-14 | 2026-03-28 | 14 | 10 | 8.6 | 86 |  | 8.6 | 1 | 86
24603 - FLORA - PARQUE CENTRAL LOS ROBLES | M-85 | No especificado | Mortero piso 22 T3 | 2026-03-13 | 2026-03-27 | 14 | 10 | 14.9 | 149 |  | 14.5 | 2 | 149
24603 - FLORA - PARQUE CENTRAL LOS ROBLES | M-85 | No especificado | Mortero piso 22 T3 | 2026-03-13 | 2026-03-27 | 14 | 10 | 14.1 | 141 |  | 14.5 | 2 | 141
24603 - FLORA - PARQUE CENTRAL LOS ROBLES | G-85 | No especificado | Grouting piso 22 T3 | 2026-03-13 | 2026-03-27 | 14 | 10 | 15.8 | 158 |  | 15.55 | 2 | 158
24603 - FLORA - PARQUE CENTRAL LOS ROBLES | G-85 | No especificado | Grouting piso 22 T3 | 2026-03-13 | 2026-03-27 | 14 | 10 | 15.3 | 153 |  | 15.55 | 2 | 153
24603 - FLORA - PARQUE CENTRAL LOS ROBLES | M-88 |  | Mortero piso 22 T4 | 2026-03-18 | 2026-04-01 | 14 | 10 | 15.1 | 151 |  | 15.1 | 1 | 151
24603 - FLORA - PARQUE CENTRAL LOS ROBLES | G-88 |  | Grouting piso 22 T4 | 2026-03-18 | 2026-04-01 | 14 | 10 | 12.2 | 122 |  | 12.2 | 1 | 122
24603 - FLORA - PARQUE CENTRAL LOS ROBLES | M-87 |  | Mortero piso 22 T4 | 2026-03-16 | 2026-03-30 | 14 | 10 | 15.5 | 155 |  | 15.5 | 1 | 155
24603 - FLORA - PARQUE CENTRAL LOS ROBLES | G-87 |  | Grouting piso 22 T4 | 2026-03-16 | 2026-03-30 | 14 | 10 | 15.2 | 152 |  | 15.2 | 1 | 152
24603 - FLORA - PARQUE CENTRAL LOS ROBLES | M - 84 | No especificado | Mortero piso 21, T4 | 2026-03-12 | 2026-03-26 | 14 | 10 | 9.8 | 98 |  | 9.8 | 1 | 98
24603 - FLORA - PARQUE CENTRAL LOS ROBLES | G - 84 | No especificado | Grouting piso 21, T4 | 2026-03-12 | 2026-03-26 | 14 | 10 | 13.4 | 134 |  | 13.4 | 1 | 134
24603 - FLORA - PARQUE CENTRAL LOS ROBLES | M - 83 | No especificado | Mortero piso 21, T4 | 2026-03-12 | 2026-03-26 | 14 | 10 | 13.6 | 136 |  | 13.6 | 1 | 136
24603 - FLORA - PARQUE CENTRAL LOS ROBLES | G - 83 | No especificado | Grouting piso 21, T4 | 2026-03-12 | 2026-03-26 | 14 | 10 | 14.7 | 147 |  | 14.7 | 1 | 147
24603 - FLORA - PARQUE CENTRAL LOS ROBLES | M-82 | No especificado | Mortero piso 21, T3 | 2026-03-11 | 2026-03-25 | 14 | 10 | 15.2 | 152 |  | 15.2 | 1 | 152
24603 - FLORA - PARQUE CENTRAL LOS ROBLES | G-82 | No especificado | Grouting piso 21, T3 | 2026-03-11 | 2026-03-25 | 14 | 10 | 14.6 | 146 |  | 14.6 | 1 | 146
24603 - FLORA - PARQUE CENTRAL LOS ROBLES | M-81 | No especificado | Mortero piso 21, T3 | 2026-03-11 | 2026-03-25 | 14 | 10 | 12.6 | 126 |  | 12.6 | 1 | 126
24603 - FLORA - PARQUE CENTRAL LOS ROBLES | G-81 | No especificado | Grouting piso 21, T3 | 2026-03-11 | 2026-03-25 | 14 | 10 | 15.2 | 152 |  | 15.2 | 1 | 152
24603 - FLORA - PARQUE CENTRAL LOS ROBLES | M - 76 | No especificado | Mortero piso 19, T4 | 2026-03-05 | 2026-03-19 | 14 | 10 | 15.2 | 152 |  | 15.2 | 1 | 152
24603 - FLORA - PARQUE CENTRAL LOS ROBLES | G - 76 | No especificado | Grouting piso 19, T4 | 2026-03-05 | 2026-03-19 | 14 | 10 | 13.3 | 133 |  | 13.3 | 1 | 133
24603 - FLORA - PARQUE CENTRAL LOS ROBLES | M - 75 | No especificado | Mortero piso 19, T4 | 2026-03-04 | 2026-03-18 | 14 | 10 | 15.9 | 159 |  | 15.9 | 1 | 159
24603 - FLORA - PARQUE CENTRAL LOS ROBLES | G - 75 | No especificado | Grouting piso 19, T4 | 2026-03-04 | 2026-03-18 | 14 | 10 | 14.9 | 149 |  | 14.9 | 1 | 149
24603 - FLORA - PARQUE CENTRAL LOS ROBLES | M - 78 | No especificado | Mortero piso 20 T3 | 2026-03-09 | 2026-03-23 | 14 | 10 | 14.8 | 148 |  | 14.8 | 1 | 148
24603 - FLORA - PARQUE CENTRAL LOS ROBLES | G - 78 | No especificado | Grouting piso 20 T3 | 2026-03-09 | 2026-03-23 | 14 | 10 | 13.6 | 136 |  | 13.6 | 1 | 136
24603 - FLORA - PARQUE CENTRAL LOS ROBLES | M - 77 | No especificado | Mortero piso 20 T3 | 2026-03-07 | 2026-03-21 | 14 | 10 | 14 | 140 |  | 14 | 1 | 140
24603 - FLORA - PARQUE CENTRAL LOS ROBLES | G - 77 | No especificado | Grouting piso 20 T3 | 2026-03-07 | 2026-03-21 | 14 | 10 | 13.3 | 133 |  | 13.3 | 1 | 133
24603 - FLORA - PARQUE CENTRAL LOS ROBLES | M 80 | No especificado | Mortero piso 20 , T4 | 2026-03-10 | 2026-03-24 | 14 | 10 | 16.1 | 161 |  | 16.1 | 1 | 161
24603 - FLORA - PARQUE CENTRAL LOS ROBLES | G 80 | No especificado | Grouting piso 20 , T4 | 2026-03-10 | 2026-03-24 | 14 | 10 | 14 | 140 |  | 14 | 1 | 140
24603 - FLORA - PARQUE CENTRAL LOS ROBLES | M 79 | No especificado | Mortero piso 20 , T4 | 2026-03-09 | 2026-03-23 | 14 | 10 | 12.9 | 129 |  | 12.9 | 1 | 129
24603 - FLORA - PARQUE CENTRAL LOS ROBLES | G 79 | No especificado | Grouting piso 20 , T4 | 2026-03-09 | 2026-03-23 | 14 | 10 | 15.2 | 152 |  | 15.2 | 1 | 152
24603 - FLORA - PARQUE CENTRAL LOS ROBLES | M - 74 | No especificado | Mortero Piso 19 T3 | 2026-03-03 | 2026-03-17 | 14 | 10 | 13.1 | 131 |  | 13.1 | 1 | 131
24603 - FLORA - PARQUE CENTRAL LOS ROBLES | G - 74 | No especificado | Piso 19 T3, Grouting | 2026-03-03 | 2026-03-17 | 14 | 10 | 11.2 | 112 |  | 11.2 | 1 | 112
24603 - FLORA - PARQUE CENTRAL LOS ROBLES | M - 73 | No especificado | Mortero Piso 19, T3 | 2026-03-02 | 2026-03-16 | 14 | 10 | 14.9 | 149 |  | 14.9 | 1 | 149
24603 - FLORA - PARQUE CENTRAL LOS ROBLES | G - 73 | No especificado | Grouting Piso 19, T3 | 2026-03-02 | 2026-03-16 | 14 | 10 | 16.1 | 161 |  | 16.1 | 1 | 161
24603 - FLORA - PARQUE CENTRAL LOS ROBLES | M - 72 | No especificado | Mortero Piso 18, T4 | 2026-03-02 | 2026-03-16 | 14 | 10 | 14.5 | 145 |  | 14.5 | 1 | 145
24603 - FLORA - PARQUE CENTRAL LOS ROBLES | G - 72 | No especificado | Grouting Piso 18, T4 | 2026-03-02 | 2026-03-16 | 14 | 10 | 14 | 140 |  | 14 | 1 | 140
24603 - FLORA - PARQUE CENTRAL LOS ROBLES | M - 71 | No especificado | Mortero piso 18, T4 | 2026-02-27 | 2026-03-13 | 14 | 10 | 13.9 | 139 |  | 13.9 | 1 | 139
24603 - FLORA - PARQUE CENTRAL LOS ROBLES | G - 71 | No especificado | Grouting piso 18, T4 | 2026-02-27 | 2026-03-13 | 14 | 10 | 13.5 | 135 |  | 13.5 | 1 | 135
24603 - FLORA - PARQUE CENTRAL LOS ROBLES | M - 70 | No especificado | Mortero piso 18, T3 | 2026-02-26 | 2026-03-12 | 14 | 10 | 14.6 | 146 |  | 14.6 | 1 | 146
24603 - FLORA - PARQUE CENTRAL LOS ROBLES | G - 70 | No especificado | Grouting piso 18, T3 | 2026-02-26 | 2026-03-12 | 14 | 10 | 13.6 | 136 |  | 13.6 | 1 | 136
24603 - FLORA - PARQUE CENTRAL LOS ROBLES | M - 69 | No especificado | Mortero piso 18, T3 | 2026-02-26 | 2026-03-12 | 14 | 10 | 14.2 | 142 |  | 14.2 | 1 | 142
24603 - FLORA - PARQUE CENTRAL LOS ROBLES | G - 69 | No especificado | Grouting piso 18, T3 | 2026-02-26 | 2026-03-12 | 14 | 10 | 14.7 | 147 |  | 14.7 | 1 | 147
24603 - FLORA - PARQUE CENTRAL LOS ROBLES | M - 68 | No especificado | Mortero piso 17, T4 | 2026-02-25 | 2026-03-11 | 14 | 10 | 14.1 | 141 |  | 14.1 | 1 | 141
24603 - FLORA - PARQUE CENTRAL LOS ROBLES | G - 68 | No especificado | Grouting piso 17, T4 | 2026-02-25 | 2026-03-11 | 14 | 10 | 13.7 | 137 |  | 13.7 | 1 | 137
24603 - FLORA - PARQUE CENTRAL LOS ROBLES | M - 67 | No especificado | Mortero Piso 17, T4 | 2026-02-24 | 2026-03-10 | 14 | 10 | 12.3 | 123 |  | 12.3 | 1 | 123
24603 - FLORA - PARQUE CENTRAL LOS ROBLES | G - 67 | No especificado | Grouting Piso 17, T4 | 2026-02-24 | 2026-03-10 | 14 | 10 | 15.4 | 154 |  | 15.4 | 1 | 154
24603 - FLORA - PARQUE CENTRAL LOS ROBLES | M - 66 | No especificado | Mortero Piso 17, T3 | 2026-02-24 | 2026-03-10 | 14 | 10 | 11.5 | 115 |  | 11.5 | 1 | 115
24603 - FLORA - PARQUE CENTRAL LOS ROBLES | G - 66 | No especificado | Grouting piso 17, T3 | 2026-02-24 | 2026-03-10 | 14 | 10 | 13.4 | 134 |  | 13.4 | 1 | 134
24603 - FLORA - PARQUE CENTRAL LOS ROBLES | M - 61 | No especificado | Mortero Piso 16, T3 | 2026-02-19 | 2026-03-05 | 14 | 10 | 14.3 | 143 |  | 14.3 | 1 | 143
24603 - FLORA - PARQUE CENTRAL LOS ROBLES | G - 61 | No especificado | Grouting Piso 16, T3 | 2026-02-19 | 2026-03-05 | 14 | 10 | 15.4 | 154 |  | 15.4 | 1 | 154
24603 - FLORA - PARQUE CENTRAL LOS ROBLES | M - 60 | No especificado | Mortero Piso 15, T4 | 2026-02-18 | 2026-03-04 | 14 | 10 | 15.5 | 155 |  | 15.5 | 1 | 155
24603 - FLORA - PARQUE CENTRAL LOS ROBLES | G - 60 | No especificado | Grouting piso 15, T4 | 2026-02-18 | 2026-03-04 | 14 | 10 | 16.2 | 162 |  | 16.2 | 1 | 162
24603 - FLORA - PARQUE CENTRAL LOS ROBLES | M 65 | No especificado | Mortero piso 17 , T3 | 2026-02-23 | 2026-03-09 | 14 | 10 | 13.3 | 133 |  | 13.3 | 1 | 133
24603 - FLORA - PARQUE CENTRAL LOS ROBLES | G 65 | No especificado | Grouting piso 17 , T3 | 2026-02-23 | 2026-03-09 | 14 | 10 | 14.8 | 148 |  | 14.8 | 1 | 148
24603 - FLORA - PARQUE CENTRAL LOS ROBLES | M 64 | No especificado | Mortero piso 16 , T4 | 2026-02-21 | 2026-03-07 | 14 | 10 | 13.5 | 135 |  | 13.5 | 1 | 135
24603 - FLORA - PARQUE CENTRAL LOS ROBLES | G 64 | No especificado | Grouting piso 16 , T4 | 2026-02-21 | 2026-03-07 | 14 | 10 | 14.6 | 146 |  | 14.6 | 1 | 146
24603 - FLORA - PARQUE CENTRAL LOS ROBLES | M 63 | No especificado | Mortero piso 16 | 2026-02-19 | 2026-03-05 | 14 | 10 | 14.7 | 147 |  | 14.7 | 1 | 147
24603 - FLORA - PARQUE CENTRAL LOS ROBLES | G 63 | No especificado | Grouting piso 16 , T4 | 2026-02-19 | 2026-03-05 | 14 | 10 | 12.8 | 128 |  | 12.8 | 1 | 128
24603 - FLORA - PARQUE CENTRAL LOS ROBLES | M 62 | No especificado | Mortero piso 16 , T3 | 2026-02-19 | 2026-03-05 | 14 | 10 | 14.7 | 147 |  | 14.7 | 1 | 147
24603 - FLORA - PARQUE CENTRAL LOS ROBLES | G 62 | No especificado | Grouting piso 16 , T3 | 2026-02-19 | 2026-03-05 | 14 | 10 | 14.7 | 147 |  | 14.7 | 1 | 147
24603 - FLORA - PARQUE CENTRAL LOS ROBLES | M - 57 | No especificado | Mortero Piso 15, T3 | 2026-02-17 | 2026-03-03 | 14 | 10 | 10.2 | 102 |  | 10.2 | 1 | 102
24603 - FLORA - PARQUE CENTRAL LOS ROBLES | G - 57 | No especificado | Grouting Piso 15, T3 | 2026-02-17 | 2026-03-03 | 14 | 10 | 13.7 | 137 |  | 13.7 | 1 | 137
24603 - FLORA - PARQUE CENTRAL LOS ROBLES | M - 56 | No especificado | Mortero Piso 14, T4 | 2026-02-17 | 2026-03-03 | 14 | 10 | 11.7 | 117 |  | 11.7 | 1 | 117
24603 - FLORA - PARQUE CENTRAL LOS ROBLES | G - 56 | No especificado | Grouting piso 14, T4 | 2026-02-17 | 2026-03-03 | 14 | 10 | 15.6 | 156 |  | 15.6 | 1 | 156
24603 - FLORA - PARQUE CENTRAL LOS ROBLES | M - 59 | No especificado | Mortero Piso 15, T4 | 2026-02-18 | 2026-03-04 | 14 | 10 | 14.5 | 145 |  | 14.5 | 1 | 145
24603 - FLORA - PARQUE CENTRAL LOS ROBLES | G - 59 | No especificado | Grouting Piso 15, T4 | 2026-02-18 | 2026-03-04 | 14 | 10 | 14.3 | 143 |  | 14.3 | 1 | 143
24603 - FLORA - PARQUE CENTRAL LOS ROBLES | M - 58 | No especificado | Mortero Piso 15, T3 | 2026-02-18 | 2026-03-04 | 14 | 10 | 15.3 | 153 |  | 15.3 | 1 | 153
24603 - FLORA - PARQUE CENTRAL LOS ROBLES | G - 58 | No especificado | Grouting piso 15, T3 | 2026-02-18 | 2026-03-04 | 14 | 10 | 14.1 | 141 |  | 14.1 | 1 | 141
24603 - FLORA - PARQUE CENTRAL LOS ROBLES | G - 54 | No especificado | Grouting Piso 14, T3 | 2026-02-17 | 2026-03-03 | 14 | 10 | 13.6 | 136 |  | 13.6 | 1 | 136
24603 - FLORA - PARQUE CENTRAL LOS ROBLES | M - 54 | No especificado | Mortero Piso 14, T3 | 2026-02-17 | 2026-03-03 | 14 | 10 | 13.3 | 133 |  | 13.3 | 1 | 133
24603 - FLORA - PARQUE CENTRAL LOS ROBLES | M - 53 | No especificado | Mortero Piso 14, T3 | 2026-02-17 | 2026-03-03 | 14 | 10 | 14 | 140 |  | 14 | 1 | 140
24603 - FLORA - PARQUE CENTRAL LOS ROBLES | G - 53 | No especificado | Grouting Piso 14, T3 | 2026-02-17 | 2026-03-03 | 14 | 10 | 14.9 | 149 |  | 14.9 | 1 | 149
24603 - FLORA - PARQUE CENTRAL LOS ROBLES | M - 55 | No especificado | Mortero piso 14, T4 | 2026-02-17 | 2026-03-03 | 14 | 10 | 14.5 | 145 |  | 14.5 | 1 | 145
24603 - FLORA - PARQUE CENTRAL LOS ROBLES | G - 55 | No especificado | Grouting piso 14, T4 | 2026-02-17 | 2026-03-03 | 14 | 10 | 14.4 | 144 |  | 14.4 | 1 | 144
24603 - FLORA - PARQUE CENTRAL LOS ROBLES | M - 52 | No especificado | Mortero Piso 13, T4 | 2026-02-16 | 2026-03-02 | 14 | 10 | 13.1 | 131 |  | 13.1 | 1 | 131
24603 - FLORA - PARQUE CENTRAL LOS ROBLES | G - 52 | No especificado | Grouting Piso 13, T4 | 2026-02-16 | 2026-03-02 | 14 | 10 | 13.6 | 136 |  | 13.6 | 1 | 136
24603 - FLORA - PARQUE CENTRAL LOS ROBLES | M - 51 | No especificado | Mortero Piso 13, T4 | 2026-02-16 | 2026-03-02 | 14 | 10 | 14 | 140 |  | 14 | 1 | 140
24603 - FLORA - PARQUE CENTRAL LOS ROBLES | G - 51 | No especificado | Grouting Piso 13, T4 | 2026-02-16 | 2026-03-02 | 14 | 10 | 15 | 150 |  | 15 | 1 | 150
24603 - FLORA - PARQUE CENTRAL LOS ROBLES | M50 | No especificado | Mortero Piso 13 T3 | 2026-02-16 | 2026-03-02 | 14 | 10 | 14.6 | 146 |  | 14.6 | 1 | 146
24603 - FLORA - PARQUE CENTRAL LOS ROBLES | G50 | No especificado | Grouting Piso 13 T3 | 2026-02-16 | 2026-03-02 | 14 | 10 | 14.5 | 145 |  | 14.5 | 1 | 145
24603 - FLORA - PARQUE CENTRAL LOS ROBLES | M49 | No especificado | Mortero Piso 13 T3 | 2026-02-14 | 2026-02-28 | 14 | 10 | 13 | 130 |  | 13 | 1 | 130
24603 - FLORA - PARQUE CENTRAL LOS ROBLES | G49 | No especificado | Grouting Piso 13 T3 | 2026-02-14 | 2026-02-28 | 14 | 10 | 14.1 | 141 |  | 14.1 | 1 | 141
24603 - FLORA - PARQUE CENTRAL LOS ROBLES | M - 48 | No especificado | Mortero Piso 12, T4 | 2026-02-13 | 2026-02-27 | 14 | 10 | 13.9 | 139 |  | 13.9 | 1 | 139
24603 - FLORA - PARQUE CENTRAL LOS ROBLES | G - 48 | No especificado | Grouting Piso 12, T4 | 2026-02-13 | 2026-02-27 | 14 | 10 | 14.5 | 145 |  | 14.5 | 1 | 145
24603 - FLORA - PARQUE CENTRAL LOS ROBLES | M - 47 | No especificado | Mortero Piso 12, T4 | 2026-02-12 | 2026-02-26 | 14 | 10 | 15 | 150 |  | 15 | 1 | 150
24603 - FLORA - PARQUE CENTRAL LOS ROBLES | G - 47 | No especificado | Grouting Piso 12, T4 | 2026-02-12 | 2026-02-26 | 14 | 10 | 14.2 | 142 |  | 14.2 | 1 | 142
24603 - FLORA - PARQUE CENTRAL LOS ROBLES | M-44 | No especificado | Mortero Piso 11 T4 | 2026-02-09 | 2026-02-23 | 14 | 10 | 14.5 | 145 |  | 14.5 | 1 | 145
24603 - FLORA - PARQUE CENTRAL LOS ROBLES | G-44 | No especificado | Grouting Piso 11 T4 | 2026-02-09 | 2026-02-23 | 14 | 10 | 15 | 150 |  | 15 | 1 | 150
24603 - FLORA - PARQUE CENTRAL LOS ROBLES | M-43 | No especificado | Mortero Piso 11 T4 | 2026-02-07 | 2026-02-21 | 14 | 10 | 15.1 | 151 |  | 15.1 | 1 | 151
24603 - FLORA - PARQUE CENTRAL LOS ROBLES | G-43 | No especificado | Grouting Piso 11 T4 | 2026-02-07 | 2026-02-21 | 14 | 10 | 14.4 | 144 |  | 14.4 | 1 | 144
24603 - FLORA - PARQUE CENTRAL LOS ROBLES | M-46 | No especificado | Mortero Piso 12, T3 | 2026-02-11 | 2026-02-25 | 14 | 10 | 14.5 | 145 |  | 14.5 | 1 | 145
24603 - FLORA - PARQUE CENTRAL LOS ROBLES | G-46 | No especificado | Grouting Piso 12, T3 | 2026-02-11 | 2026-02-25 | 14 | 10 | 12.6 | 126 |  | 12.6 | 1 | 126
24603 - FLORA - PARQUE CENTRAL LOS ROBLES | M-45 | No especificado | Mortero Piso 12, T3 | 2026-02-10 | 2026-02-24 | 14 | 10 | 13.3 | 133 |  | 13.3 | 1 | 133
24603 - FLORA - PARQUE CENTRAL LOS ROBLES | G-45 | No especificado | Grouting Piso 12, T3 | 2026-02-10 | 2026-02-24 | 14 | 10 | 14.3 | 143 |  | 14.3 | 1 | 143
24603 - FLORA - PARQUE CENTRAL LOS ROBLES | M-42 | No especificado | Mortero Piso 11 T3 | 2026-02-06 | 2026-02-20 | 14 | 10 | 11.8 | 118 |  | 11.8 | 1 | 118
24603 - FLORA - PARQUE CENTRAL LOS ROBLES | G-42 | No especificado | Grouting Piso 11 T3 | 2026-02-06 | 2026-02-20 | 14 | 10 | 11.6 | 116 |  | 11.6 | 1 | 116
24603 - FLORA - PARQUE CENTRAL LOS ROBLES | M-41 | No especificado | Mortero Piso 11 T3 | 2026-02-05 | 2026-02-19 | 14 | 10 | 14.3 | 143 |  | 14.3 | 1 | 143
24603 - FLORA - PARQUE CENTRAL LOS ROBLES | G-41 | No especificado | Grouting Piso 11 T3 | 2026-02-05 | 2026-02-19 | 14 | 10 | 13.8 | 138 |  | 13.8 | 1 | 138
24603 - FLORA - PARQUE CENTRAL LOS ROBLES | G-40 | No especificado | Grouting Piso 10 T 4 | 2026-02-04 | 2026-02-18 | 14 | 10 | 14 | 140 |  | 14 | 1 | 140
24603 - FLORA - PARQUE CENTRAL LOS ROBLES | M-40 | No especificado | Mortero Piso 10 T4 | 2026-02-04 | 2026-02-18 | 14 | 10 | 14.6 | 146 |  | 14.6 | 1 | 146
24603 - FLORA - PARQUE CENTRAL LOS ROBLES | G-39 | No especificado | Grouting Piso 10 T4 | 2026-02-03 | 2026-02-17 | 14 | 10 | 15.9 | 159 |  | 15.9 | 1 | 159
24603 - FLORA - PARQUE CENTRAL LOS ROBLES | M-39 | No especificado | Mortero piso 10 T4 | 2026-02-03 | 2026-02-17 | 14 | 10 | 15.2 | 152 |  | 15.2 | 1 | 152
24603 - FLORA - PARQUE CENTRAL LOS ROBLES | M38 | No especificado | Mortero piso 10, T3 | 2026-02-02 | 2026-02-16 | 14 | 10 | 13.7 | 137 |  | 13.7 | 1 | 137
24603 - FLORA - PARQUE CENTRAL LOS ROBLES | G38 | No especificado | Grouting piso 10, T3 | 2026-02-02 | 2026-02-16 | 14 | 10 | 14.5 | 145 |  | 14.5 | 1 | 145
24603 - FLORA - PARQUE CENTRAL LOS ROBLES | M37 | No especificado | Mortero piso 10, T3 | 2026-01-31 | 2026-02-14 | 14 | 10 | 14.2 | 142 |  | 14.2 | 1 | 142
24603 - FLORA - PARQUE CENTRAL LOS ROBLES | G37 | No especificado | Grouting piso 10, T3 | 2026-01-31 | 2026-02-14 | 14 | 10 | 15 | 150 |  | 15 | 1 | 150
24603 - FLORA - PARQUE CENTRAL LOS ROBLES | M34 | No especificado | Mortero piso 9 , T3 | 2026-01-28 | 2026-02-11 | 14 | 10 | 14.3 | 143 |  | 14.3 | 1 | 143
24603 - FLORA - PARQUE CENTRAL LOS ROBLES | G34 | No especificado | Grouting piso 9 , T3 | 2026-01-28 | 2026-02-11 | 14 | 10 | 13.1 | 131 |  | 13.1 | 1 | 131
24603 - FLORA - PARQUE CENTRAL LOS ROBLES | M33 | No especificado | Mortero piso 9 , T3 | 2026-01-27 | 2026-02-10 | 14 | 10 | 12.9 | 129 |  | 12.9 | 1 | 129
24603 - FLORA - PARQUE CENTRAL LOS ROBLES | G33 | No especificado | Grouting piso 9 , T3 | 2026-01-27 | 2026-02-10 | 14 | 10 | 14.4 | 144 |  | 14.4 | 1 | 144
24603 - FLORA - PARQUE CENTRAL LOS ROBLES | M36 | No especificado | Mortero piso 9 , T4 | 2026-01-30 | 2026-02-13 | 14 | 10 | 13.8 | 138 |  | 13.8 | 1 | 138
24603 - FLORA - PARQUE CENTRAL LOS ROBLES | G36 | No especificado | Grouting piso 9 , T4 | 2026-01-30 | 2026-02-13 | 14 | 10 | 14.8 | 148 |  | 14.8 | 1 | 148
24603 - FLORA - PARQUE CENTRAL LOS ROBLES | M35 | No especificado | Mortero piso 9 , T4 | 2026-01-29 | 2026-02-12 | 14 | 10 | 14.3 | 143 |  | 14.3 | 1 | 143
24603 - FLORA - PARQUE CENTRAL LOS ROBLES | G35 | No especificado | Grouting piso 9 , T4 | 2026-01-29 | 2026-02-12 | 14 | 10 | 14.9 | 149 |  | 14.9 | 1 | 149
24603 - FLORA - PARQUE CENTRAL LOS ROBLES | M - 31 | No especificado | Mortero piso 8 - T4 | 2026-01-24 | 2026-02-07 | 14 | 10 | 11.9 | 119 |  | 11.9 | 1 | 119
24603 - FLORA - PARQUE CENTRAL LOS ROBLES | G - 31 | No especificado | Grouting piso 8 - T4 | 2026-01-24 | 2026-02-07 | 14 | 10 | 14.5 | 145 |  | 14.5 | 1 | 145
24603 - FLORA - PARQUE CENTRAL LOS ROBLES | M - 30 | No especificado | Mortero piso 8 - T3 | 2026-01-23 | 2026-02-06 | 14 | 10 | 14.4 | 144 |  | 14.4 | 1 | 144
24603 - FLORA - PARQUE CENTRAL LOS ROBLES | G - 30 | No especificado | Grouting piso 8 - T3 | 2026-01-23 | 2026-02-06 | 14 | 10 | 14.9 | 149 |  | 14.9 | 1 | 149
24603 - FLORA - PARQUE CENTRAL LOS ROBLES | M - 29 | No especificado | Mortero piso 8 - T3 | 2026-01-22 | 2026-02-05 | 14 | 10 | 16.7 | 167 |  | 16.7 | 1 | 167
24603 - FLORA - PARQUE CENTRAL LOS ROBLES | G - 29 | No especificado | Grouting piso 8 - T3 | 2026-01-22 | 2026-02-05 | 14 | 10 | 13 | 130 |  | 13 | 1 | 130
24603 - FLORA - PARQUE CENTRAL LOS ROBLES | M - 28 | No especificado | Mortero piso 7 - T3 | 2026-01-21 | 2026-02-04 | 14 | 10 | 14.9 | 149 |  | 14.9 | 1 | 149
24603 - FLORA - PARQUE CENTRAL LOS ROBLES | G - 28 | No especificado | Grouting piso 7 - T3 | 2026-01-21 | 2026-02-04 | 14 | 10 | 13.6 | 136 |  | 13.6 | 1 | 136
24603 - FLORA - PARQUE CENTRAL LOS ROBLES | M - 32 | No especificado | Mortero piso 8 - T4 | 2026-01-26 | 2026-02-09 | 14 | 10 | 14 | 140 |  | 14 | 1 | 140
24603 - FLORA - PARQUE CENTRAL LOS ROBLES | G - 32 | No especificado | Grouting piso 8 - T4 | 2026-01-26 | 2026-02-09 | 14 | 10 | 14.5 | 145 |  | 14.5 | 1 | 145
24603 - FLORA - PARQUE CENTRAL LOS ROBLES | G25 | No especificado | Grouting P7 , T4 | 2026-01-17 | 2026-01-31 | 14 | 10 | 12.1 | 121 |  | 12.1 | 1 | 121
24603 - FLORA - PARQUE CENTRAL LOS ROBLES | M25 | No especificado | Mortero P7 , T4 | 2026-01-17 | 2026-01-31 | 14 | 10 | 12.9 | 129 |  | 12.9 | 1 | 129
24603 - FLORA - PARQUE CENTRAL LOS ROBLES | G - 26 | No especificado | Grouting P7, T4 | 2026-01-19 | 2026-02-02 | 14 | 10 | 14.2 | 142 |  | 14.2 | 1 | 142
24603 - FLORA - PARQUE CENTRAL LOS ROBLES | M - 26 | No especificado | Mortero P 7 - T4 | 2026-01-19 | 2026-02-02 | 14 | 10 | 11.2 | 112 |  | 11.2 | 1 | 112
24603 - FLORA - PARQUE CENTRAL LOS ROBLES | M - 27 | No especificado | Mortero P7 - T3 | 2026-01-20 | 2026-02-03 | 14 | 10 | 14 | 140 |  | 14 | 1 | 140
24603 - FLORA - PARQUE CENTRAL LOS ROBLES | G - 27 | No especificado | Grouting P7 - T3 | 2026-01-20 | 2026-02-03 | 14 | 10 | 14.7 | 147 |  | 14.7 | 1 | 147
24603 - FLORA - PARQUE CENTRAL LOS ROBLES | G - 24 | No especificado | Grouting piso 6 - T3 | 2026-01-14 | 2026-01-28 | 14 | 10 | 13.8 | 138 |  | 13.8 | 1 | 138
24603 - FLORA - PARQUE CENTRAL LOS ROBLES | M - 24 | No especificado | Mortero piso 6 - T3 | 2026-01-14 | 2026-01-28 | 14 | 10 | 9.9 | 99 |  | 9.9 | 1 | 99
24603 - FLORA - PARQUE CENTRAL LOS ROBLES | G - 22 | No especificado | Grouting piso 6 T4 | 2025-12-01 | 2025-12-15 | 14 | 10 | 16.3 | 163 |  | 16.3 | 1 | 163
24603 - FLORA - PARQUE CENTRAL LOS ROBLES | G - 21 | No especificado | Grouting piso 6 T4 | 2025-11-28 | 2025-12-12 | 14 | 10 | 13.5 | 135 |  | 13.5 | 1 | 135
24603 - FLORA - PARQUE CENTRAL LOS ROBLES | M - 22 | No especificado | Mortero piso 6 T4 | 2025-11-29 | 2025-12-13 | 14 | 10 | 14.6 | 146 |  | 14.6 | 1 | 146
24603 - FLORA - PARQUE CENTRAL LOS ROBLES | M - 21 | No especificado | Mortero piso 6 T4 | 2025-11-27 | 2025-12-11 | 14 | 10 | 13.2 | 132 |  | 13.1 | 2 | 132
24603 - FLORA - PARQUE CENTRAL LOS ROBLES | M - 21 | No especificado | Mortero piso 6 T4 | 2025-11-27 | 2025-12-11 | 14 | 10 | 13 | 130 |  | 13.1 | 2 | 130
24603 - FLORA - PARQUE CENTRAL LOS ROBLES | G - 20 | No especificado | Grouting piso ST3 | 2025-11-25 | 2025-12-09 | 14 | 10 | 13.5 | 135 |  | 13.5 | 1 | 135
24603 - FLORA - PARQUE CENTRAL LOS ROBLES | G - 19 | No especificado | Grouting piso ST3 | 2025-11-22 | 2025-12-06 | 14 | 10 | 14.5 | 145 |  | 14.5 | 1 | 145
24603 - FLORA - PARQUE CENTRAL LOS ROBLES | G - 18 | No especificado | Grouting piso ST4 | 2025-11-21 | 2025-12-05 | 14 | 10 | 14.9 | 149 |  | 14.9 | 1 | 149
24603 - FLORA - PARQUE CENTRAL LOS ROBLES | G - 17 | No especificado | Grouting piso ST4 | 2025-11-18 | 2025-12-02 | 14 | 10 | 11.8 | 118 |  | 11.8 | 1 | 118
24603 - FLORA - PARQUE CENTRAL LOS ROBLES | M - 20 | No especificado | Mortero piso 5 T3 | 2025-11-26 | 2025-12-10 | 14 | 10 | 12.5 | 125 |  | 12.5 | 1 | 125
24603 - FLORA - PARQUE CENTRAL LOS ROBLES | M - 19 | No especificado | Mortero piso 5 T3 | 2025-11-24 | 2025-12-08 | 14 | 10 | 13.5 | 135 |  | 13.5 | 1 | 135
24603 - FLORA - PARQUE CENTRAL LOS ROBLES | M - 18 | No especificado | Mortero piso 5 T4 | 2025-11-19 | 2025-12-03 | 14 | 10 | 14.8 | 148 |  | 14.8 | 1 | 148
24603 - FLORA - PARQUE CENTRAL LOS ROBLES | M - 17 | No especificado | Mortero piso 5 T4 | 2025-11-18 | 2025-12-02 | 14 | 10 | 15 | 150 |  | 15 | 1 | 150
24603 - FLORA - PARQUE CENTRAL LOS ROBLES | M - 16 | No especificado | Mortero piso 4 torre 4 | 2025-11-15 | 2025-11-29 | 14 | 10 | 14.6 | 146 |  | 14.6 | 1 | 146
24603 - FLORA - PARQUE CENTRAL LOS ROBLES | M - 15 | No especificado | Mortero piso 4 torre 4 | 2025-11-14 | 2025-11-28 | 14 | 10 | 13.6 | 136 |  | 13.6 | 1 | 136
24603 - FLORA - PARQUE CENTRAL LOS ROBLES | M - 14 | No especificado | Mortero piso 4 torre 3 | 2025-11-13 | 2025-11-27 | 14 | 10 | 10.8 | 108 |  | 10.8 | 1 | 108
24603 - FLORA - PARQUE CENTRAL LOS ROBLES | M - 13 | No especificado | Mortero piso 4 torre 3 | 2025-11-12 | 2025-11-26 | 14 | 10 | 14.8 | 148 |  | 14.8 | 1 | 148
24603 - FLORA - PARQUE CENTRAL LOS ROBLES | M - 11 | No especificado | Mortero piso 3 torre 4 | 2025-11-08 | 2025-11-22 | 14 | 10 | 14.6 | 146 |  | 14.6 | 1 | 146
24603 - FLORA - PARQUE CENTRAL LOS ROBLES | M - 12 | No especificado | Mortero piso 3 torre 4 | 2025-11-11 | 2025-11-25 | 14 | 10 | 13.4 | 134 |  | 13.4 | 1 | 134
24603 - FLORA - PARQUE CENTRAL LOS ROBLES | M - 10 | No especificado | Mortero piso 3 torre 3 | 2025-11-08 | 2025-11-22 | 14 | 10 | 12.7 | 127 |  | 12.7 | 1 | 127
24603 - FLORA - PARQUE CENTRAL LOS ROBLES | M - 09 | No especificado | Mortero piso 3 torre 3 | 2025-11-06 | 2025-11-20 | 14 | 10 | 16.4 | 164 |  | 16.4 | 1 | 164
24603 - FLORA - PARQUE CENTRAL LOS ROBLES | G-16 | No especificado | Grouting piso 4 torre 4 | 2025-11-15 | 2025-11-29 | 14 | 10 | 12.3 | 123 |  | 12.3 | 1 | 123
24603 - FLORA - PARQUE CENTRAL LOS ROBLES | G-15 | No especificado | Grouting piso 4 torre 4 | 2025-11-14 | 2025-11-28 | 14 | 10 | 12.8 | 128 |  | 12.8 | 1 | 128
24603 - FLORA - PARQUE CENTRAL LOS ROBLES | G-14 | No especificado | Grouting piso 4 torre 3 | 2025-11-13 | 2025-11-27 | 14 | 10 | 14.4 | 144 |  | 14.4 | 1 | 144
24603 - FLORA - PARQUE CENTRAL LOS ROBLES | G-13 | No especificado | Grouting piso 4 torre 3 | 2025-11-12 | 2025-11-26 | 14 | 10 | 15.6 | 156 |  | 15.6 | 1 | 156
24603 - FLORA - PARQUE CENTRAL LOS ROBLES | G-10 | No especificado | Grouting piso 3 torre 3 | 2025-11-08 | 2025-11-22 | 14 | 10 | 13.9 | 139 |  | 13.9 | 1 | 139
24603 - FLORA - PARQUE CENTRAL LOS ROBLES | G - 12 | No especificado | Grouting piso 3 torre 4 | 2025-11-11 | 2025-11-25 | 14 | 10 | 14.7 | 147 |  | 14.7 | 1 | 147
24603 - FLORA - PARQUE CENTRAL LOS ROBLES | G - 11 | No especificado | Grouting piso 3 torre 4 | 2025-11-10 | 2025-11-24 | 14 | 10 | 13.1 | 131 |  | 13.1 | 1 | 131
24603 - FLORA - PARQUE CENTRAL LOS ROBLES | G - 09 | No especificado | Grouting piso 3 torre 3 | 2025-11-06 | 2025-11-20 | 14 | 10 | 11.6 | 116 |  | 11.6 | 1 | 116
24603 - FLORA - PARQUE CENTRAL LOS ROBLES | G - 08 | No especificado | Grouting piso 2 torre 4 | 2025-10-31 | 2025-11-14 | 14 | 10 | 12.9 | 129 |  | 12.9 | 1 | 129
24603 - FLORA - PARQUE CENTRAL LOS ROBLES | G - 07 | No especificado | Grouting piso 2 torre 4 | 2025-10-24 | 2025-11-07 | 14 | 10 | 13.2 | 132 |  | 13.2 | 1 | 132
24603 - FLORA - PARQUE CENTRAL LOS ROBLES | M - 08 | No Especificado | Mortero piso 2 torre 4 | 2025-10-31 | 2025-11-14 | 14 | 10 | 13.7 | 137 |  | 13.7 | 1 | 137
24603 - FLORA - PARQUE CENTRAL LOS ROBLES | M - 07 | No Especificado | Mortero piso 2 torre 4 | 2025-10-23 | 2025-11-06 | 14 | 10 | 14.9 | 149 |  | 15 | 2 | 149
24603 - FLORA - PARQUE CENTRAL LOS ROBLES | M - 07 | No Especificado | Mortero piso 2 torre 4 | 2025-10-23 | 2025-11-06 | 14 | 10 | 15.1 | 151 |  | 15 | 2 | 151
24603 - FLORA - PARQUE CENTRAL LOS ROBLES | G04 | No especificado | Grouting piso 1 torre 4 | 2025-10-07 | 2025-10-21 | 14 | 10 | 13.1 | 131 |  | 13.1 | 1 | 131
24603 - FLORA - PARQUE CENTRAL LOS ROBLES | G03 | No especificado | Grouting piso 1 torre 3 | 2025-10-04 | 2025-10-18 | 14 | 10 | 14.8 | 148 |  | 14.8 | 1 | 148
24603 - FLORA - PARQUE CENTRAL LOS ROBLES | M04 | No especificado | Mortero piso 1 torre 4 | 2025-10-07 | 2025-10-21 | 14 | 10 | 14.3 | 143 |  | 14.3 | 1 | 143
24603 - FLORA - PARQUE CENTRAL LOS ROBLES | M03 | No especificado | Mortero Piso 1 Torre 3 | 2025-09-27 | 2025-10-11 | 14 | 10 | 15.8 | 158 |  | 15.8 | 1 | 158
24603 - FLORA - PARQUE CENTRAL LOS ROBLES | G02 | No especificado | Mortero Grouting Piso 1 Torre 4 | 2025-09-27 | 2025-10-11 | 14 | 10 | 13.8 | 138 |  | 13.8 | 1 | 138
24603 - FLORA - PARQUE CENTRAL LOS ROBLES | M-23 - M-24 | No especificado | Mortero torre 3 piso 6 | 2025-12-23 | 2026-01-06 | 14 | 7.5 | 9.1 | 121.3 |  | 9.1 | 1 | 121.333
24603 - FLORA - PARQUE CENTRAL LOS ROBLES | 537 | 4500 | Pilote 42 torre 2 | 2025-08-30 |  | 14 |  | 41.7 | 132.4 |  | 41.7 | 1
24603 - FLORA - PARQUE CENTRAL LOS ROBLES | M-86 | No especificado | Mortero piso 22 T3 | 2026-03-14 | 2026-03-27 | 13 | 10 | 12.8 | 128 |  | 12.8 | 1 | 128
24603 - FLORA - PARQUE CENTRAL LOS ROBLES | G-86 | No especificado | Grouting piso 22 T3 | 2026-03-14 | 2026-03-27 | 13 | 10 | 8.3 | 83 |  | 8.3 | 1 | 83
24603 - FLORA - PARQUE CENTRAL LOS ROBLES | G - 21 | No especificado | Grouting piso 6 T4 | 2025-11-28 | 2025-12-11 | 13 | 10 | 13.2 | 132 |  | 13.2 | 1 | 132
24603 - FLORA - PARQUE CENTRAL LOS ROBLES | G - 07 | No especificado | Grouting piso 2 torre 4 | 2025-10-24 | 2025-11-06 | 13 | 10 | 11.4 | 114 |  | 11.4 | 1 | 114
24603 - FLORA - PARQUE CENTRAL LOS ROBLES | M90 | No Especificado | Piso 23 T3 | 2026-04-06 | 2026-04-18 | 12 | 10 | 9.8 | 98 |  | 9.8 | 1 | 98
24603 - FLORA - PARQUE CENTRAL LOS ROBLES | G90 | No Especificado | Piso 23 T3 | 2026-04-06 | 2026-04-18 | 12 | 10 | 13.2 | 132 |  | 13.2 | 1 | 132
24603 - FLORA - PARQUE CENTRAL LOS ROBLES | M89 | No Especificado | Piso 23 T3 | 2026-04-06 | 2026-04-18 | 12 | 10 | 9.6 | 96 |  | 9.6 | 1 | 96
24603 - FLORA - PARQUE CENTRAL LOS ROBLES | G89 | No Especificado | Piso 23 T3 | 2026-04-06 | 2026-04-18 | 12 | 10 | 15.1 | 151 |  | 15.1 | 1 | 151
24603 - FLORA - PARQUE CENTRAL LOS ROBLES | M - 22 | No especificado | Mortero piso 6 T4 | 2025-11-29 | 2025-12-11 | 12 | 10 | 13.8 | 138 |  | 13.8 | 1 | 138
24603 - FLORA - PARQUE CENTRAL LOS ROBLES | M - 11 | No especificado | Mortero piso 3 torre 4 | 2025-11-08 | 2025-11-20 | 12 | 10 | 13.3 | 133 |  | 13.3 | 1 | 133
24603 - FLORA - PARQUE CENTRAL LOS ROBLES | M - 09 | No especificado | Mortero piso 3 torre 3 | 2025-11-06 | 2025-11-18 | 12 | 10 | 15.9 | 159 |  | 15.9 | 1 | 159
24603 - FLORA - PARQUE CENTRAL LOS ROBLES | G-10 | No especificado | Grouting piso 3 torre 3 | 2025-11-08 | 2025-11-20 | 12 | 10 | 11.7 | 117 |  | 11.7 | 1 | 117
24603 - FLORA - PARQUE CENTRAL LOS ROBLES | G - 09 | No especificado | Grouting piso 3 torre 3 | 2025-11-06 | 2025-11-18 | 12 | 10 | 11.1 | 111 |  | 11.1 | 1 | 111
24603 - FLORA - PARQUE CENTRAL LOS ROBLES | G03 | No especificado | Grouting piso 1 torre 3 | 2025-10-04 | 2025-10-16 | 12 | 10 | 13.5 | 135 |  | 13.5 | 1 | 135
24603 - FLORA - PARQUE CENTRAL LOS ROBLES | M92 | No Especificado | Piso 23 T4 | 2026-04-07 | 2026-04-18 | 11 | 10 | 13.4 | 134 |  | 13.4 | 1 | 134
24603 - FLORA - PARQUE CENTRAL LOS ROBLES | G92 | No Especificado | Piso 23 T4 | 2026-04-07 | 2026-04-18 | 11 | 10 | 12.8 | 128 |  | 12.8 | 1 | 128
24603 - FLORA - PARQUE CENTRAL LOS ROBLES | M91 | No Especificado | Piso 23 T4 | 2026-04-07 | 2026-04-18 | 11 | 10 | 10 | 100 |  | 10 | 1 | 100
24603 - FLORA - PARQUE CENTRAL LOS ROBLES | G91 | No Especificado | Piso 23 T4 | 2026-04-07 | 2026-04-18 | 11 | 10 | 13.6 | 136 |  | 13.6 | 1 | 136
24603 - FLORA - PARQUE CENTRAL LOS ROBLES | M-87 |  | Mortero piso 22 T4 | 2026-03-16 | 2026-03-27 | 11 | 10 | 14.1 | 141 |  | 14.1 | 1 | 141
24603 - FLORA - PARQUE CENTRAL LOS ROBLES | G-87 |  | Grouting piso 22 T4 | 2026-03-16 | 2026-03-27 | 11 | 10 | 13.8 | 138 |  | 13.8 | 1 | 138
24603 - FLORA - PARQUE CENTRAL LOS ROBLES | M - 57 | No especificado | Mortero Piso 15, T3 | 2026-02-17 | 2026-02-28 | 11 | 10 | 12.1 | 121 |  | 12.1 | 1 | 121
24603 - FLORA - PARQUE CENTRAL LOS ROBLES | G - 57 | No especificado | Grouting Piso 15, T3 | 2026-02-17 | 2026-02-28 | 11 | 10 | 14.7 | 147 |  | 14.7 | 1 | 147
24603 - FLORA - PARQUE CENTRAL LOS ROBLES | M - 56 | No especificado | Mortero Piso 14, T4 | 2026-02-17 | 2026-02-28 | 11 | 10 | 14.6 | 146 |  | 14.6 | 1 | 146
24603 - FLORA - PARQUE CENTRAL LOS ROBLES | G - 56 | No especificado | Grouting piso 14, T4 | 2026-02-17 | 2026-02-28 | 11 | 10 | 15.3 | 153 |  | 15.3 | 1 | 153
24603 - FLORA - PARQUE CENTRAL LOS ROBLES | M94 | No Especificado | Piso 24 T3 | 2026-04-08 | 2026-04-18 | 10 | 10 | 13.2 | 132 |  | 13.2 | 1 | 132
24603 - FLORA - PARQUE CENTRAL LOS ROBLES | G94 | No Especificado | Piso 24 T3 | 2026-04-08 | 2026-04-18 | 10 | 10 | 14.1 | 141 |  | 14.1 | 1 | 141
24603 - FLORA - PARQUE CENTRAL LOS ROBLES | M93 | No Especificado | Piso 24 T3 | 2026-04-08 | 2026-04-18 | 10 | 10 | 12.5 | 125 |  | 12.5 | 1 | 125
24603 - FLORA - PARQUE CENTRAL LOS ROBLES | G93 | No Especificado | Piso 24 T3 | 2026-04-08 | 2026-04-18 | 10 | 10 | 14.4 | 144 |  | 14.4 | 1 | 144
24603 - FLORA - PARQUE CENTRAL LOS ROBLES | M - 60 | No especificado | Mortero Piso 15, T4 | 2026-02-18 | 2026-02-28 | 10 | 10 | 13 | 130 |  | 13 | 1 | 130
24603 - FLORA - PARQUE CENTRAL LOS ROBLES | G - 60 | No especificado | Grouting piso 15, T4 | 2026-02-18 | 2026-02-28 | 10 | 10 | 15.1 | 151 |  | 15.1 | 1 | 151
24603 - FLORA - PARQUE CENTRAL LOS ROBLES | M - 59 | No especificado | Mortero Piso 15, T4 | 2026-02-18 | 2026-02-28 | 10 | 10 | 13.4 | 134 |  | 13.4 | 1 | 134
24603 - FLORA - PARQUE CENTRAL LOS ROBLES | G - 59 | No especificado | Grouting Piso 15, T4 | 2026-02-18 | 2026-02-28 | 10 | 10 | 13.1 | 131 |  | 13.1 | 1 | 131
24603 - FLORA - PARQUE CENTRAL LOS ROBLES | M - 58 | No especificado | Mortero Piso 15, T3 | 2026-02-18 | 2026-02-28 | 10 | 10 | 14.1 | 141 |  | 14.1 | 1 | 141
24603 - FLORA - PARQUE CENTRAL LOS ROBLES | G - 58 | No especificado | Grouting piso 15, T3 | 2026-02-18 | 2026-02-28 | 10 | 10 | 13 | 130 |  | 13 | 1 | 130
24603 - FLORA - PARQUE CENTRAL LOS ROBLES | G - 22 | No especificado | Grouting piso 6 T4 | 2025-12-01 | 2025-12-11 | 10 | 10 | 14.9 | 149 |  | 14.9 | 1 | 149
24603 - FLORA - PARQUE CENTRAL LOS ROBLES | M - 10 | No especificado | Mortero piso 3 torre 3 | 2025-11-08 | 2025-11-18 | 10 | 10 | 11.9 | 119 |  | 11.9 | 1 | 119
24603 - FLORA - PARQUE CENTRAL LOS ROBLES | M96 | No Especificado | Piso 24 T4 | 2026-04-09 | 2026-04-18 | 9 | 10 | 12 | 120 |  | 12 | 1 | 120
24603 - FLORA - PARQUE CENTRAL LOS ROBLES | G96 | No Especificado | Piso 24 T4 | 2026-04-09 | 2026-04-18 | 9 | 10 | 12.3 | 123 |  | 12.3 | 1 | 123
24603 - FLORA - PARQUE CENTRAL LOS ROBLES | M95 | No Especificado | Piso 24 T4 | 2026-04-09 | 2026-04-18 | 9 | 10 | 11.4 | 114 |  | 11.4 | 1 | 114
24603 - FLORA - PARQUE CENTRAL LOS ROBLES | G95 | No Especificado | Piso 24 T4 | 2026-04-09 | 2026-04-18 | 9 | 10 | 14.7 | 147 |  | 14.7 | 1 | 147
24603 - FLORA - PARQUE CENTRAL LOS ROBLES | M-88 |  | Mortero piso 22 T4 | 2026-03-18 | 2026-03-27 | 9 | 10 | 12.5 | 125 |  | 12.5 | 1 | 125
24603 - FLORA - PARQUE CENTRAL LOS ROBLES | G-88 |  | Grouting piso 22 T4 | 2026-03-18 | 2026-03-27 | 9 | 10 | 9 | 90 |  | 9 | 1 | 90
24603 - FLORA - PARQUE CENTRAL LOS ROBLES | M-82 | No especificado | Mortero piso 21, T3 | 2026-03-11 | 2026-03-20 | 9 | 10 | 14.2 | 142 |  | 14.2 | 1 | 142
24603 - FLORA - PARQUE CENTRAL LOS ROBLES | G-82 | No especificado | Grouting piso 21, T3 | 2026-03-11 | 2026-03-20 | 9 | 10 | 12.2 | 122 |  | 12.2 | 1 | 122
24603 - FLORA - PARQUE CENTRAL LOS ROBLES | M-81 | No especificado | Mortero piso 21, T3 | 2026-03-11 | 2026-03-20 | 9 | 10 | 10.7 | 107 |  | 10.7 | 1 | 107
24603 - FLORA - PARQUE CENTRAL LOS ROBLES | G-81 | No especificado | Grouting piso 21, T3 | 2026-03-11 | 2026-03-20 | 9 | 10 | 12.7 | 127 |  | 12.7 | 1 | 127
24603 - FLORA - PARQUE CENTRAL LOS ROBLES | M - 75 | No especificado | Mortero piso 19, T4 | 2026-03-04 | 2026-03-13 | 9 | 10 | 14.8 | 148 |  | 14.8 | 1 | 148
24603 - FLORA - PARQUE CENTRAL LOS ROBLES | G - 75 | No especificado | Grouting piso 19, T4 | 2026-03-04 | 2026-03-13 | 9 | 10 | 13.9 | 139 |  | 13.9 | 1 | 139
24603 - FLORA - PARQUE CENTRAL LOS ROBLES | M - 61 | No especificado | Mortero Piso 16, T3 | 2026-02-19 | 2026-02-28 | 9 | 10 | 12.1 | 121 |  | 12.1 | 1 | 121
24603 - FLORA - PARQUE CENTRAL LOS ROBLES | G - 61 | No especificado | Grouting Piso 16, T3 | 2026-02-19 | 2026-02-28 | 9 | 10 | 14.1 | 141 |  | 14.1 | 1 | 141
24603 - FLORA - PARQUE CENTRAL LOS ROBLES | M 63 | No especificado | Mortero piso 16 | 2026-02-19 | 2026-02-28 | 9 | 10 | 12.9 | 129 |  | 12.9 | 1 | 129
24603 - FLORA - PARQUE CENTRAL LOS ROBLES | G 63 | No especificado | Grouting piso 16 , T4 | 2026-02-19 | 2026-02-28 | 9 | 10 | 11.7 | 117 |  | 11.7 | 1 | 117
24603 - FLORA - PARQUE CENTRAL LOS ROBLES | M 62 | No especificado | Mortero piso 16 , T3 | 2026-02-19 | 2026-02-28 | 9 | 10 | 12.1 | 121 |  | 12.1 | 1 | 121
24603 - FLORA - PARQUE CENTRAL LOS ROBLES | G 62 | No especificado | Grouting piso 16 , T3 | 2026-02-19 | 2026-02-28 | 9 | 10 | 13.4 | 134 |  | 13.4 | 1 | 134
24603 - FLORA - PARQUE CENTRAL LOS ROBLES | G-39 | No especificado | Grouting Piso 10 T4 | 2026-02-03 | 2026-02-12 | 9 | 10 | 14.6 | 146 |  | 14.6 | 1 | 146
24603 - FLORA - PARQUE CENTRAL LOS ROBLES | M-39 | No especificado | Mortero piso 10 T4 | 2026-02-03 | 2026-02-12 | 9 | 10 | 14.3 | 143 |  | 14.3 | 1 | 143
24603 - FLORA - PARQUE CENTRAL LOS ROBLES | M33 | No especificado | Mortero piso 9 , T3 | 2026-01-27 | 2026-02-05 | 9 | 10 | 11.6 | 116 |  | 11.6 | 1 | 116
24603 - FLORA - PARQUE CENTRAL LOS ROBLES | G33 | No especificado | Grouting piso 9 , T3 | 2026-01-27 | 2026-02-05 | 9 | 10 | 13.3 | 133 |  | 13.3 | 1 | 133
24603 - FLORA - PARQUE CENTRAL LOS ROBLES | G - 17 | No especificado | Grouting piso ST4 | 2025-11-18 | 2025-11-27 | 9 | 10 | 10.3 | 103 |  | 10.3 | 1 | 103
24603 - FLORA - PARQUE CENTRAL LOS ROBLES | M - 17 | No especificado | Mortero piso 5 T4 | 2025-11-18 | 2025-11-27 | 9 | 10 | 13.1 | 131 |  | 13.1 | 1 | 131
24603 - FLORA - PARQUE CENTRAL LOS ROBLES | G04 | No especificado | Grouting piso 1 torre 4 | 2025-10-07 | 2025-10-16 | 9 | 10 | 11.8 | 118 |  | 11.8 | 1 | 118
24603 - FLORA - PARQUE CENTRAL LOS ROBLES | M04 | No especificado | Mortero piso 1 torre 4 | 2025-10-07 | 2025-10-16 | 9 | 10 | 12.1 | 121 |  | 12.1 | 1 | 121
24603 - FLORA - PARQUE CENTRAL LOS ROBLES | M - 84 | No especificado | Mortero piso 21, T4 | 2026-03-12 | 2026-03-20 | 8 | 10 | 6.9 | 69 |  | 6.9 | 1 | 69
24603 - FLORA - PARQUE CENTRAL LOS ROBLES | G - 84 | No especificado | Grouting piso 21, T4 | 2026-03-12 | 2026-03-20 | 8 | 10 | 12.1 | 121 |  | 12.1 | 1 | 121
24603 - FLORA - PARQUE CENTRAL LOS ROBLES | M - 83 | No especificado | Mortero piso 21, T4 | 2026-03-12 | 2026-03-20 | 8 | 10 | 11.2 | 112 |  | 11.2 | 1 | 112
24603 - FLORA - PARQUE CENTRAL LOS ROBLES | G - 83 | No especificado | Grouting piso 21, T4 | 2026-03-12 | 2026-03-20 | 8 | 10 | 12.6 | 126 |  | 12.6 | 1 | 126
24603 - FLORA - PARQUE CENTRAL LOS ROBLES | M - 76 | No especificado | Mortero piso 19, T4 | 2026-03-05 | 2026-03-13 | 8 | 10 | 13.6 | 136 |  | 13.6 | 1 | 136
24603 - FLORA - PARQUE CENTRAL LOS ROBLES | G - 76 | No especificado | Grouting piso 19, T4 | 2026-03-05 | 2026-03-13 | 8 | 10 | 11.4 | 114 |  | 11.4 | 1 | 114
24603 - FLORA - PARQUE CENTRAL LOS ROBLES | G-40 | No especificado | Grouting Piso 10 T 4 | 2026-02-04 | 2026-02-12 | 8 | 10 | 12.5 | 125 |  | 12.5 | 1 | 125
24603 - FLORA - PARQUE CENTRAL LOS ROBLES | M-40 | No especificado | Mortero Piso 10 T4 | 2026-02-04 | 2026-02-12 | 8 | 10 | 12.9 | 129 |  | 12.9 | 1 | 129
24603 - FLORA - PARQUE CENTRAL LOS ROBLES | M34 | No especificado | Mortero piso 9 , T3 | 2026-01-28 | 2026-02-05 | 8 | 10 | 12.8 | 128 |  | 12.8 | 1 | 128
24603 - FLORA - PARQUE CENTRAL LOS ROBLES | G34 | No especificado | Grouting piso 9 , T3 | 2026-01-28 | 2026-02-05 | 8 | 10 | 11.7 | 117 |  | 11.7 | 1 | 117
24603 - FLORA - PARQUE CENTRAL LOS ROBLES | M - 28 | No especificado | Mortero piso 7 - T3 | 2026-01-21 | 2026-01-29 | 8 | 10 | 13.7 | 137 |  | 13.7 | 1 | 137
24603 - FLORA - PARQUE CENTRAL LOS ROBLES | G - 28 | No especificado | Grouting piso 7 - T3 | 2026-01-21 | 2026-01-29 | 8 | 10 | 10.9 | 109 |  | 10.9 | 1 | 109
24603 - FLORA - PARQUE CENTRAL LOS ROBLES | M - 18 | No especificado | Mortero piso 5 T4 | 2025-11-19 | 2025-11-27 | 8 | 10 | 13.2 | 132 |  | 13.2 | 1 | 132
24603 - FLORA - PARQUE CENTRAL LOS ROBLES | M - 13 | No especificado | Mortero piso 4 torre 3 | 2025-11-12 | 2025-11-20 | 8 | 10 | 11.9 | 119 |  | 11.9 | 1 | 119
24603 - FLORA - PARQUE CENTRAL LOS ROBLES | G-13 | No especificado | Grouting piso 4 torre 3 | 2025-11-12 | 2025-11-20 | 8 | 10 | 13.8 | 138 |  | 13.8 | 1 | 138
24603 - FLORA - PARQUE CENTRAL LOS ROBLES | G - 11 | No especificado | Grouting piso 3 torre 4 | 2025-11-10 | 2025-11-18 | 8 | 10 | 10.8 | 108 |  | 10.8 | 1 | 108
24603 - FLORA - PARQUE CENTRAL LOS ROBLES | 564 | 7000 | Muros ejes 1-8 / G-L Piso 13 torre 3 | 2025-09-11 | 2025-09-18 | 7 | 49 | 48.3 | 98.6 | MURO | 48.3 | 1 | 98.571
24603 - FLORA - PARQUE CENTRAL LOS ROBLES | 562 | 7000 | Muros ejes 1-7 / A-F y 8-9 / G-L Piso 13 torre 13 | 2025-09-10 | 2025-09-17 | 7 | 49 | 41.9 | 85.5 | MURO | 41.9 | 1 | 85.51
24603 - FLORA - PARQUE CENTRAL LOS ROBLES | 560 | 7000 | Muros ejes 7-9 / A-F y 9-12 / G-L Piso 13 torre 3 | 2025-09-09 | 2025-09-16 | 7 | 49 | 43.5 | 88.8 | MURO | 43.5 | 1 | 88.776
24603 - FLORA - PARQUE CENTRAL LOS ROBLES | 552 | 7000 | Muros ejes 9-12 / A-F Piso 13 torre 3 | 2025-09-06 | 2025-09-13 | 7 | 49 | 41.8 | 85.3 | MURO | 41.8 | 1 | 85.306
24603 - FLORA - PARQUE CENTRAL LOS ROBLES | 544 | 7000 | Muros ejes 1-5 / F-L Piso 12 torre 3 | 2025-09-03 | 2025-09-10 | 7 | 49 | 38.4 | 78.4 | MURO | 38.4 | 1 | 78.367
24603 - FLORA - PARQUE CENTRAL LOS ROBLES | 541 | 7000 | Muros ejes 1-5 / A-F, 5-7 / G-L y 8-9 / G-L Piso 12 torre 3 | 2025-09-02 | 2025-09-09 | 7 | 49 | 48.3 | 98.6 | MURO | 48.3 | 1 | 98.571
24603 - FLORA - PARQUE CENTRAL LOS ROBLES | 539 | 7000 | Muros ejes 8 / G-A Piso 12 torre 3 | 2025-09-01 | 2025-09-08 | 7 | 49 | 45.7 | 93.3 | MURO | 45.7 | 1 | 93.265
24603 - FLORA - PARQUE CENTRAL LOS ROBLES | 536 | 7000 | Muros ejes 9-12 / G-L y ejes 8-9 / A-F Piso 12 torre 3 | 2025-08-29 | 2025-09-05 | 7 | 49 | 60.7 | 123.9 | MURO | 60.7 | 1 | 123.878
24603 - FLORA - PARQUE CENTRAL LOS ROBLES | 1108 | Autocompactado | Muros ejes7-9 / A-L, piso 6, T2 | 2026-06-09 | 2026-06-16 | 7 | 48 | 44.2 | 92.1 | MURO | 44.2 | 1 | 92.083
24603 - FLORA - PARQUE CENTRAL LOS ROBLES | 1104 | Autocompactado | Muros ejes 9-11 / A-L, piso 6, torre 2 | 2026-06-05 | 2026-06-12 | 7 | 48 | 39.8 | 82.9 | MURO | 39.8 | 1 | 82.917
24603 - FLORA - PARQUE CENTRAL LOS ROBLES | 1103 | Autocompactado | Muros ejes 11-15 / A-F, piso 6, torre 2 | 2026-06-04 | 2026-06-11 | 7 | 48 | 35.5 | 74 | MURO | 35.5 | 1 | 73.958
24603 - FLORA - PARQUE CENTRAL LOS ROBLES | 1101 | Autocompactado | Muros ejes 4-5 / A-F, piso 2, T1 | 2026-06-04 | 2026-06-11 | 7 | 48 | 32.6 | 67.9 | MURO | 32.6 | 1 | 67.917
24603 - FLORA - PARQUE CENTRAL LOS ROBLES | 1099 | Autocompactado | Muros ejes 11-15 / G-L, piso 6, T2 | 2026-06-03 | 2026-06-10 | 7 | 48 | 44 | 91.7 | MURO | 44 | 1 | 91.667
24603 - FLORA - PARQUE CENTRAL LOS ROBLES | 1098 | Autocompactado | Muros ejes 1-5 / A-L, piso 2, T1 | 2026-06-03 | 2026-06-10 | 7 | 48 | 46.8 | 97.5 | MURO | 46.8 | 1 | 97.5
24603 - FLORA - PARQUE CENTRAL LOS ROBLES | 1092 | Autocompactado | Muros ejes 1-4 / A-F, piso 8, torre 2 | 2026-06-01 | 2026-06-08 | 7 | 48 | 41.4 | 86.3 | MURO | 41.4 | 1 | 86.25
24603 - FLORA - PARQUE CENTRAL LOS ROBLES | 1094 | Autocompactado | Muros ejes 1-4 / G-L, piso 5 T2 | 2026-06-02 | 2026-06-09 | 7 | 48 | 42.9 | 89.4 | MURO | 42.9 | 1 | 89.375
24603 - FLORA - PARQUE CENTRAL LOS ROBLES | 1090 | Autocompactado | Muros ejes 4-7 / F-L, piso 5, T2 | 2026-05-30 | 2026-06-06 | 7 | 48 | 42.8 | 89.2 | MURO | 42.8 | 1 | 89.167
24603 - FLORA - PARQUE CENTRAL LOS ROBLES | 1088 | Autocompactado | Muros ejes 5-9 / A-F, piso 5, T2 | 2026-05-29 | 2026-06-05 | 7 | 48 | 34.2 | 71.3 | MURO | 34.2 | 1 | 71.25
24603 - FLORA - PARQUE CENTRAL LOS ROBLES | 1086 | Autocompactado | Muros T2, piso 5, ejes 7-11 / F-L | 2026-05-28 | 2026-06-04 | 7 | 48 | 38.8 | 80.8 | MURO | 38.8 | 1 | 80.833
24603 - FLORA - PARQUE CENTRAL LOS ROBLES | 1083 | Autocompactado | Muros T2, piso 5, ejes 9-12 / A-E | 2026-05-27 | 2026-06-03 | 7 | 48 | 42.6 | 88.8 | MURO | 42.6 | 1 | 88.75
24603 - FLORA - PARQUE CENTRAL LOS ROBLES | 1080 | Autocompactado | Muros T1, piso 1, ejes 1-4 / A-L | 2026-05-27 | 2026-06-03 | 7 | 48 | 41.1 | 85.6 | MURO | 41.1 | 1 | 85.625
24603 - FLORA - PARQUE CENTRAL LOS ROBLES | 1077 | Autocompactado | Muros ejes 12-15 / A-L, piso 5, T2 | 2026-05-26 | 2026-06-02 | 7 | 48 | 41.5 | 86.5 | MURO | 41.5 | 1 | 86.458
24603 - FLORA - PARQUE CENTRAL LOS ROBLES | 1071 | Autocompactado | Muros T2, piso 4, ejes 1-4 / A-L | 2026-05-23 | 2026-05-30 | 7 | 48 | 46.9 | 97.7 | MURO | 46.9 | 1 | 97.708
24603 - FLORA - PARQUE CENTRAL LOS ROBLES | 1069 | Autocompactado | Muros T1, piso 1, ejes 4-7 / G-L | 2026-05-23 | 2026-05-30 | 7 | 48 | 50.6 | 105.4 | MURO | 50.6 | 1 | 105.417
24603 - FLORA - PARQUE CENTRAL LOS ROBLES | 1068 | Autocompactado | Muros T2, piso 4, ejes 4-7 / A-F | 2026-05-22 | 2026-05-29 | 7 | 48 | 49.2 | 102.5 | MURO | 49.2 | 1 | 102.5
24603 - FLORA - PARQUE CENTRAL LOS ROBLES | 1065 | Autocompactado | Muros T2, piso 4, ejes 4-7 / G-L | 2026-05-21 | 2026-05-28 | 7 | 48 | 48 | 100 | MURO | 48 | 1 | 100
24603 - FLORA - PARQUE CENTRAL LOS ROBLES | 1061 | Autocompactado | Muros T2, piso 4, ejes 7-9 / G-L | 2026-05-20 | 2026-05-27 | 7 | 48 | 41.7 | 86.9 | MURO | 41.7 | 1 | 86.875
24603 - FLORA - PARQUE CENTRAL LOS ROBLES | 1060 | Autocompactado | Muros T1, piso 1, ejes 9-12 / G-L | 2026-05-20 | 2026-05-27 | 7 | 48 | 44.1 | 91.9 | MURO | 44.1 | 1 | 91.875
24603 - FLORA - PARQUE CENTRAL LOS ROBLES | 1055 | Autocompactado | Muros T2, piso 4, ejes 9-11 / A-F | 2026-05-16 | 2026-05-23 | 7 | 48 | 37.5 | 78.1 | MURO | 37.5 | 1 | 78.125
24603 - FLORA - PARQUE CENTRAL LOS ROBLES | 1054 | Autocompactado | Muros T1, piso 1, ejes 7-9 / G-L | 2026-05-16 | 2026-05-23 | 7 | 48 | 43.2 | 90 | MURO | 43.2 | 1 | 90
24603 - FLORA - PARQUE CENTRAL LOS ROBLES | 1051 | Autocompactado | Muros T2, piso 4, ejes 9-11 / G-L y 11-12 / A-F | 2026-05-15 | 2026-05-22 | 7 | 48 | 44.9 | 93.5 | MURO | 44.9 | 1 | 93.542
24603 - FLORA - PARQUE CENTRAL LOS ROBLES | 1050 | Autocompactado | Muros T1, piso 1, ejes 7-9 / A-F | 2026-05-15 | 2026-05-22 | 7 | 48 | 36.8 | 76.7 | MURO | 36.8 | 1 | 76.667
24603 - FLORA - PARQUE CENTRAL LOS ROBLES | 1047 | Autocompactado | Muros T2, piso 4, ejes 12-15 / A-L | 2026-05-14 | 2026-05-21 | 7 | 48 | 37.2 | 77.5 | MURO | 37.2 | 1 | 77.5
24603 - FLORA - PARQUE CENTRAL LOS ROBLES | 1046 | Autocompactado | Muros T1, piso 1, ejes 4-7 / A-D | 2026-05-13 | 2026-05-20 | 7 | 48 | 33.1 | 69 | MURO | 33.1 | 1 | 68.958
24603 - FLORA - PARQUE CENTRAL LOS ROBLES | 1043 | Autocompactado | Muros T1, piso 1, ejes 4-7 / G-L | 2026-05-11 | 2026-05-18 | 7 | 48 | 39.9 | 83.1 | MURO | 39.9 | 1 | 83.125
24603 - FLORA - PARQUE CENTRAL LOS ROBLES | 1042 | Autocompactado | Muros T2, piso 3, ejes 1-4 / A-F y 4-5 / G-L | 2026-05-11 | 2026-05-18 | 7 | 48 | 42.6 | 88.8 | MURO | 42.6 | 1 | 88.75
24603 - FLORA - PARQUE CENTRAL LOS ROBLES | 1044 | Autocompactado | Muros T2, piso 3, ejes 1-3 / B-L | 2026-05-12 | 2026-05-19 | 7 | 48 | 44.4 | 92.5 | MURO | 44.4 | 1 | 92.5
24603 - FLORA - PARQUE CENTRAL LOS ROBLES | 1036 | Autocompactado | Muros T2, piso 3, ejes 4-7 / A-F | 2026-05-07 | 2026-05-14 | 7 | 48 | 43.2 | 90 | MURO | 43.2 | 1 | 90
24603 - FLORA - PARQUE CENTRAL LOS ROBLES | 1035 | Autocompactado | Muros T1, piso 1, eje 1-3 / A-L | 2026-05-07 | 2026-05-14 | 7 | 48 | 39.2 | 81.7 | MURO | 39.2 | 1 | 81.667
24603 - FLORA - PARQUE CENTRAL LOS ROBLES | 1033 | Autocompactado | Muros T2, piso 3, ejes 5-9 / G-L | 2026-05-06 | 2026-05-13 | 7 | 48 | 40.2 | 83.8 | MURO | 40.2 | 1 | 83.75
24603 - FLORA - PARQUE CENTRAL LOS ROBLES | 1028 | Autocompactante | Muros T2, piso 3, ejes 7-11 / A-F | 2026-05-04 | 2026-05-11 | 7 | 48 | 40.1 | 83.5 | MURO | 40.1 | 1 | 83.542
24603 - FLORA - PARQUE CENTRAL LOS ROBLES | 1024 | Industrializado | Muros T2, piso 3, ejes 9-12 / F-L y 11-12 / A-F | 2026-05-02 | 2026-05-09 | 7 | 48 | 30.5 | 63.5 | MURO | 30.5 | 1 | 63.542
24603 - FLORA - PARQUE CENTRAL LOS ROBLES | 1023 | Autocompactado | Muros T2, piso 3, ejes 13-15 / A-L | 2026-04-28 | 2026-05-05 | 7 | 48 | 44.5 | 92.7 | MURO | 44.5 | 1 | 92.708
24603 - FLORA - PARQUE CENTRAL LOS ROBLES | 1017 | Autocompactado | Muros T2, piso 2, ejes 1-4 / A-F | 2026-04-27 | 2026-05-04 | 7 | 48 | 37.2 | 77.5 | MURO | 37.2 | 1 | 77.5
24603 - FLORA - PARQUE CENTRAL LOS ROBLES | 1012 | Autocompactado | Muros T2, piso 2 | 2026-04-23 | 2026-04-30 | 7 | 48 | 42.9 | 89.4 | MURO | 42.9 | 1 | 89.375
24603 - FLORA - PARQUE CENTRAL LOS ROBLES | 1009 | Autocompactado | Muros T2, piso 2, ejes 4-7 / A-L | 2026-04-21 | 2026-04-28 | 7 | 48 | 42.7 | 89 | MURO | 42.7 | 1 | 88.958
24603 - FLORA - PARQUE CENTRAL LOS ROBLES | 1007 | Autocompactado | Muros T2, piso 2, ejes 4-7 / A-F | 2026-04-20 | 2026-04-27 | 7 | 48 | 37.5 | 78.1 | MURO | 37.5 | 1 | 78.125
24603 - FLORA - PARQUE CENTRAL LOS ROBLES | 1005 | Autocompactado | Muros T2, piso 2, ejes 7-9 / A-L | 2026-04-18 | 2026-04-25 | 7 | 48 | 40.2 | 83.8 | MURO | 40.2 | 1 | 83.75
24603 - FLORA - PARQUE CENTRAL LOS ROBLES | 1004 | Autocompactado | Muros T1, pozo ascensores, ejes | 2026-04-18 | 2026-04-25 | 7 | 48 | 52.5 | 109.4 | MURO | 52.5 | 1 | 109.375
24603 - FLORA - PARQUE CENTRAL LOS ROBLES | 1000 | Autocompactado | Muros T2, piso 2, ejes 9-12 / G-L | 2026-04-16 | 2026-04-23 | 7 | 48 | 36.9 | 76.9 | MURO | 36.9 | 1 | 76.875
24603 - FLORA - PARQUE CENTRAL LOS ROBLES | 998 | Autocompactado | Muros T2, piso 2, ejes 9-12 / A-F | 2026-04-15 | 2026-04-22 | 7 | 48 | 47.7 | 99.4 | MURO | 47.7 | 1 | 99.375
24603 - FLORA - PARQUE CENTRAL LOS ROBLES | 996 | Autocompactado | Muros T2, ejes 11-12 / A-F y 12-15 / A-L, piso 2 | 2026-04-14 | 2026-04-21 | 7 | 48 | 37.2 | 77.5 | MURO | 37.2 | 1 | 77.5
24603 - FLORA - PARQUE CENTRAL LOS ROBLES | 987 | Autocompactado | Muros T2, piso 1, ejes B-F / 1-2 | 2026-04-09 | 2026-04-16 | 7 | 48 | 34.3 | 71.5 | MURO | 34.3 | 1 | 71.458
24603 - FLORA - PARQUE CENTRAL LOS ROBLES | 985 | Autocompactado | Muros T2, piso 11, ejes 1-3 / A-B y F-L | 2026-04-08 | 2026-04-15 | 7 | 48 | 43.6 | 90.8 | MURO | 43.6 | 1 | 90.833
24603 - FLORA - PARQUE CENTRAL LOS ROBLES | 977 | Autocompactado | Muros T2, ejes 4-6 / G-L y 5-7/A-F Piso 1 | 2026-03-27 | 2026-04-03 | 7 | 48 | 40.8 | 85 | MURO | 40.8 | 1 | 85
24603 - FLORA - PARQUE CENTRAL LOS ROBLES | 972 | Autocompactado | Muros T2, ejes 7-9 / A-L Piso 1 | 2026-03-24 | 2026-03-31 | 7 | 48 | 46.1 | 96 | MURO | 46.1 | 1 | 96.042
24603 - FLORA - PARQUE CENTRAL LOS ROBLES | 969 | Autocompactado | Muros T2, ejes 9-12 / A-F Piso 1 | 2026-03-20 | 2026-03-27 | 7 | 48 | 42.8 | 89.2 | MURO | 42.8 | 1 | 89.167
24603 - FLORA - PARQUE CENTRAL LOS ROBLES | 966 | Autocompactado | Muros T2, ejes 9-12 / G-L Piso 1 | 2026-03-17 | 2026-03-24 | 7 | 48 | 46.5 | 96.9 | MURO | 46.5 | 1 | 96.875
24603 - FLORA - PARQUE CENTRAL LOS ROBLES | 962 | Autocompactante | Muros de ascensor T3, ejes 4-6 / I-F | 2026-03-14 | 2026-03-21 | 7 | 48 | 56.2 | 117.1 | MURO | 56.2 | 1 | 117.083
24603 - FLORA - PARQUE CENTRAL LOS ROBLES | 926 | Autocompactado | Muros cimentación T2, ejes 9-7 / K-A | 2026-02-17 | 2026-02-24 | 7 | 48 | 52 | 108.3 | MURO | 52 | 1 | 108.333
24603 - FLORA - PARQUE CENTRAL LOS ROBLES | 1106 | Industrializado | Placa ejes 12-15 / A-L, piso 7, torre 2 | 2026-06-06 | 2026-06-13 | 7 | 42 | 41.4 | 98.6 | PLACA | 41.4 | 1 | 98.571
24603 - FLORA - PARQUE CENTRAL LOS ROBLES | 1102 | Industrializado | Placa ejes 1-4 / A-L, piso 6, torre 2 | 2026-06-04 | 2026-06-11 | 7 | 42 | 40 | 95.2 | PLACA | 40 | 1 | 95.238
24603 - FLORA - PARQUE CENTRAL LOS ROBLES | 1096 | Industrializado | Placa ejes 12-15 / A-L, piso 2, T1 | 2026-06-03 | 2026-06-10 | 7 | 42 | 42.4 | 101 | PLACA | 42.4 | 1 | 100.952
24603 - FLORA - PARQUE CENTRAL LOS ROBLES | 1093 | Industrializado | Placa ejes 7-9 / A-L, piso 6, torre 2 | 2026-06-01 | 2026-06-08 | 7 | 42 | 31.9 | 76 | PLACA | 31.9 | 1 | 75.952
24603 - FLORA - PARQUE CENTRAL LOS ROBLES | 1095 | Industrializado | Placa ejes 4-7 / A-L, piso 6 T2 | 2026-06-02 | 2026-06-09 | 7 | 42 | 38 | 90.5 | PLACA | 38 | 1 | 90.476
24603 - FLORA - PARQUE CENTRAL LOS ROBLES | 1089 | Industrializado | Placa ejes 9-12 / A-L piso 6, T2 | 2026-05-30 | 2026-06-06 | 7 | 42 | 39.8 | 94.8 | PLACA | 39.8 | 1 | 94.762
24603 - FLORA - PARQUE CENTRAL LOS ROBLES | 1087 | Industrializado | Placa ejes 12-15 / A-L, piso 6, T2 | 2026-05-29 | 2026-06-05 | 7 | 42 | 38.1 | 90.7 | PLACA | 38.1 | 1 | 90.714
24603 - FLORA - PARQUE CENTRAL LOS ROBLES | 1084 | Industrializado | Placa T1, piso 2, ejes 8-12 / A-G | 2026-05-28 | 2026-06-04 | 7 | 42 | 46.3 | 110.2 | PLACA | 46.3 | 1 | 110.238
24603 - FLORA - PARQUE CENTRAL LOS ROBLES | 1082 | Industrializado | Placa T2, piso 5, ejes 1-4 / A-L | 2026-05-27 | 2026-06-03 | 7 | 42 | 40 | 95.2 | PLACA | 40 | 1 | 95.238
24603 - FLORA - PARQUE CENTRAL LOS ROBLES | 1076 | Industrializado | Placa ejes 8-12 / F-L, piso 2, T1 | 2026-05-26 | 2026-06-02 | 7 | 42 | 47.5 | 113.1 | PLACA | 47.5 | 1 | 113.095
24603 - FLORA - PARQUE CENTRAL LOS ROBLES | 1075 | Industrializado | Escaleras ejes 13-15 / E-H, piso 1 a piso 2, T2 | 2026-05-26 | 2026-06-02 | 7 | 42 | 40.2 | 95.7 |  | 40.2 | 1 | 95.714
24603 - FLORA - PARQUE CENTRAL LOS ROBLES | 1073 | Industrializado | Placa ejes 4-7 / A-L, piso 5, torre 2 | 2026-05-25 | 2026-06-01 | 7 | 42 | 41.2 | 98.1 | PLACA | 41.2 | 1 | 98.095
24603 - FLORA - PARQUE CENTRAL LOS ROBLES | 1070 | Industrializado | Placa T2, piso 5, ejes 7-9 / A-L | 2026-05-23 | 2026-05-30 | 7 | 42 | 41.7 | 99.3 | PLACA | 41.7 | 1 | 99.286
24603 - FLORA - PARQUE CENTRAL LOS ROBLES | 1066 | Industrializado | Placa T1, piso 2, ejes 4-8 / G-L | 2026-05-22 | 2026-05-29 | 7 | 42 | 44.1 | 105 | PLACA | 44.1 | 1 | 105
24603 - FLORA - PARQUE CENTRAL LOS ROBLES | 1064 | Industrializado | Placa T1, piso 2, ejes 4-8 / A-L | 2026-05-21 | 2026-05-28 | 7 | 42 | 47.3 | 112.6 | PLACA | 47.3 | 1 | 112.619
24603 - FLORA - PARQUE CENTRAL LOS ROBLES | 1063 | Industrializado | Placa T2, piso 5, ejes 9-12 / A-L | 2026-05-21 | 2026-05-28 | 7 | 42 | 41.3 | 98.3 | PLACA | 41.3 | 1 | 98.333
24603 - FLORA - PARQUE CENTRAL LOS ROBLES | 1058 | Industrializado | Placa T2, piso 5, ejes 12-15 / A-L | 2026-05-19 | 2026-05-26 | 7 | 42 | 38.1 | 90.7 | PLACA | 38.1 | 1 | 90.714
24603 - FLORA - PARQUE CENTRAL LOS ROBLES | 1052 | Industrializado | Placa T1, piso 2, ejes 1-4 / A-L | 2026-05-15 | 2026-05-22 | 7 | 42 | 37.5 | 89.3 | PLACA | 37.5 | 1 | 89.286
24603 - FLORA - PARQUE CENTRAL LOS ROBLES | 1048 | Industrializado | Placa T2, piso 4, ejes 1-4 / A-L | 2026-05-14 | 2026-05-21 | 7 | 42 | 40.7 | 96.9 | PLACA | 40.7 | 1 | 96.905
24603 - FLORA - PARQUE CENTRAL LOS ROBLES | 1041 | Industrializado | Placa ejes 13-15 / A-L, piso 1, T1 | 2026-05-11 | 2026-05-18 | 7 | 42 | 29.4 | 70 | PLACA | 29.4 | 1 | 70
24603 - FLORA - PARQUE CENTRAL LOS ROBLES | 1045 | Industrializado | Placa T2, piso 4, ejes 4-6 / A-L | 2026-05-12 | 2026-05-19 | 7 | 42 | 42.9 | 102.1 | PLACA | 42.9 | 1 | 102.143
24603 - FLORA - PARQUE CENTRAL LOS ROBLES | 1040 | Industrializado | Placa T2, ejea 6-8 / A-L, piso 4 | 2026-05-08 | 2026-05-15 | 7 | 42 | 32.5 | 77.4 | PLACA | 32.5 | 1 | 77.381
24603 - FLORA - PARQUE CENTRAL LOS ROBLES | 1037 | Industrializado | Placa T2, piso 4, ejes 8-10 / A-L | 2026-05-07 | 2026-05-14 | 7 | 42 | 42.5 | 101.2 | PLACA | 42.5 | 1 | 101.19
24603 - FLORA - PARQUE CENTRAL LOS ROBLES | 1034 | Industrializado | Placa T2, piso 4, ejes 10-12 / A-L | 2026-05-06 | 2026-05-13 | 7 | 42 | 41 | 97.6 | PLACA | 41 | 1 | 97.619
24603 - FLORA - PARQUE CENTRAL LOS ROBLES | 1032 | Industrializado | Placa T2, piso 4, ejes 12-15 / A-L | 2026-05-05 | 2026-05-12 | 7 | 42 | 38.6 | 91.9 | PLACA | 38.6 | 1 | 91.905
24603 - FLORA - PARQUE CENTRAL LOS ROBLES | 1025 | Industrializado | Placa T2, piso 3, ejes 1-4 / A-L | 2026-05-02 | 2026-05-09 | 7 | 42 | 33.8 | 80.5 | PLACA | 33.8 | 1 | 80.476
24603 - FLORA - PARQUE CENTRAL LOS ROBLES | 1019 | Industrializado | Placa T2, piso 3, ejes 4-5 / F-G y 5-7 / A-L | 2026-04-27 | 2026-05-04 | 7 | 42 | 45.9 | 109.3 | PLACA | 45.9 | 1 | 109.286
24603 - FLORA - PARQUE CENTRAL LOS ROBLES | 1015 | Industrializado | Placa ejes 7-9 / A-L, piso 3, T2, pasillo ejes 9-12 / F-G, piso 3, T2 | 2026-04-24 | 2026-05-01 | 7 | 42 | 35.9 | 85.5 | PLACA | 35.9 | 1 | 85.476
24603 - FLORA - PARQUE CENTRAL LOS ROBLES | 1010 | Industrializado | Placa T2, piso 2, ejes 9-12 / A-L | 2026-04-22 | 2026-04-29 | 7 | 42 | 41.2 | 98.1 | PLACA | 41.2 | 1 | 98.095
24603 - FLORA - PARQUE CENTRAL LOS ROBLES | 1006 | Industrializado | Placa T2, piso 3, ejes 12-15 / A-L | 2026-04-20 | 2026-04-27 | 7 | 42 | 44.3 | 105.5 | PLACA | 44.3 | 1 | 105.476
24603 - FLORA - PARQUE CENTRAL LOS ROBLES | 1001 | Industrializado | Placa T2, piso 2, ejes 1-4 / L-A | 2026-04-17 | 2026-04-24 | 7 | 42 | 43.7 | 104 | PLACA | 43.7 | 1 | 104.048
24603 - FLORA - PARQUE CENTRAL LOS ROBLES | 997 | Industrializado | Placa T2, piso 2, eje 4-7 / A-L | 2026-04-15 | 2026-04-22 | 7 | 42 | 49.9 | 118.8 | PLACA | 49.9 | 1 | 118.81
24603 - FLORA - PARQUE CENTRAL LOS ROBLES | 993 | Industrializado | Placa T2, ejes 7-9 / A-L Piso 2 | 2026-04-13 | 2026-04-20 | 7 | 42 | 39.3 | 93.6 | PLACA | 39.3 | 1 | 93.571
24603 - FLORA - PARQUE CENTRAL LOS ROBLES | 986 | Industrializado | Placa T2, piso 2, ejes 9-12 / A-L | 2026-04-09 | 2026-04-16 | 7 | 42 | 46.2 | 110 | PLACA | 46.2 | 1 | 110
24603 - FLORA - PARQUE CENTRAL LOS ROBLES | 982 | Industrializado | Dinteles piso 1, T2 | 2026-04-07 | 2026-04-14 | 7 | 42 | 41.2 | 98.1 |  | 41.2 | 1 | 98.095
24603 - FLORA - PARQUE CENTRAL LOS ROBLES | 978 | Industrializado | Placa T2, ejes 12-15 / A-L Piso 2 | 2026-03-27 | 2026-04-03 | 7 | 42 | 44.1 | 105 | PLACA | 44.1 | 1 | 105
24603 - FLORA - PARQUE CENTRAL LOS ROBLES | 673 | AU 6000 | Muros ejes 1-8 / G-L P iso 18, torre 3 | 2025-10-23 | 2025-10-30 | 7 | 42 | 36.9 | 87.9 | MURO | 36.9 | 1 | 87.857
24603 - FLORA - PARQUE CENTRAL LOS ROBLES | 670 | AU 6000 | Muros ejes 1-7 / A-F - 9-8 / G-L P iso 18, torre 3 | 2025-10-22 | 2025-10-29 | 7 | 42 | 42.2 | 100.5 | MURO | 42.2 | 1 | 100.476
24603 - FLORA - PARQUE CENTRAL LOS ROBLES | 665 | AU 6000 | Muros ejes 7-9 / A-F, 9-12 / G-L Piso 18 Torre 3 y 1-2 / G-L Piso 18 Torre 4 | 2025-10-21 | 2025-10-28 | 7 | 42 | 41.7 | 99.3 | MURO | 41.7 | 1 | 99.286
24603 - FLORA - PARQUE CENTRAL LOS ROBLES | 661 | AU 6000 | Muros ejes 9-12 / A-F Piso 18 Torre 3 y ejes 1-2 / A-F, 2-4 / G-L Piso 18 Torre 4 | 2025-10-20 | 2025-10-27 | 7 | 42 | 47.4 | 112.9 | MURO | 47.4 | 1 | 112.857
24603 - FLORA - PARQUE CENTRAL LOS ROBLES | 656 | AU 6000 | Muros ejes 4-10 /F-L Piso 18 torre 4 | 2025-10-18 | 2025-10-25 | 7 | 42 | 34.4 | 81.9 | MURO | 34.4 | 1 | 81.905
24603 - FLORA - PARQUE CENTRAL LOS ROBLES | 652 | AU-6000 | Muros ejes 3-10 / A-F Piso 18 Torre 4 | 2025-10-17 | 2025-10-24 | 7 | 42 | 53 | 126.2 | MURO | 53 | 1 | 126.19
24603 - FLORA - PARQUE CENTRAL LOS ROBLES | 647 | AU 6000 | Muros ejes 1-8 / G-L Piso 17 torre 3 | 2025-10-16 | 2025-10-23 | 7 | 42 | 46.6 | 111 | MURO | 46.6 | 1 | 110.952
24603 - FLORA - PARQUE CENTRAL LOS ROBLES | 645 | AU 6000 | Muros ejes 1-8 / A-F Piso 17 torre 3 | 2025-10-15 | 2025-10-22 | 7 | 42 | 43.6 | 103.8 | MURO | 43.6 | 1 | 103.81
24603 - FLORA - PARQUE CENTRAL LOS ROBLES | 640 | AU 6000 | Muros ejes 7-9 / A-F y 9-12 / G-L Piso 17 torre 3 y ejes 1-2 / G-L Piso 17 torre 4 | 2025-10-14 | 2025-10-21 | 7 | 42 | 36.8 | 87.6 | MURO | 36.8 | 1 | 87.619
24603 - FLORA - PARQUE CENTRAL LOS ROBLES | 631 | AU 6000 | Muros ejes 3-10 / G-L Piso 17 torre 4 | 2025-10-08 | 2025-10-15 | 7 | 42 | 38.3 | 91.2 | MURO | 38.3 | 1 | 91.19
24603 - FLORA - PARQUE CENTRAL LOS ROBLES | 634 | AU 6000 | Muros ejes 1-4 / A-F Piso 17 torre 4 y ejes 9-12 / A-F Piso 17 torre 3 | 2025-10-09 | 2025-10-16 | 7 | 42 | 44.8 | 106.7 | MURO | 44.8 | 1 | 106.667
24603 - FLORA - PARQUE CENTRAL LOS ROBLES | 628 | AU 6000 | Muros ejes 3-10 / A-F Piso 17, torre 4 | 2025-10-07 | 2025-10-14 | 7 | 42 | 34.8 | 82.9 | MURO | 34.8 | 1 | 82.857
24603 - FLORA - PARQUE CENTRAL LOS ROBLES | 623 | AU 6000 | Muros ejes 1-8 / G-L Piso 16 Torre 3 | 2025-10-06 | 2025-10-13 | 7 | 42 | 40.9 | 97.4 | MURO | 40.9 | 1 | 97.381
24603 - FLORA - PARQUE CENTRAL LOS ROBLES | 620 | AU 6000 | Muros ejes 1-7 / A-F y 8-9 / G-L Piso 16 Torre 3 | 2025-10-04 | 2025-10-11 | 7 | 42 | 41.1 | 97.9 | MURO | 41.1 | 1 | 97.857
24603 - FLORA - PARQUE CENTRAL LOS ROBLES | 617 | AU 6000 | Muros ejes 1-4 / G-L Piso 16, torre A y ejes 9-12 / G-L y 7-8 / A-F Piso 16, Torre 3 | 2025-10-03 | 2025-10-10 | 7 | 42 | 38.4 | 91.4 | MURO | 38.4 | 1 | 91.429
24603 - FLORA - PARQUE CENTRAL LOS ROBLES | 613 | AU-6000 | Muros ejes 1-3 / A-F Piso 16, torre 4 y ejes 8-12 / A-F Piso 16, torre 3 | 2025-10-02 | 2025-10-09 | 7 | 42 | 39.8 | 94.8 | MURO | 39.8 | 1 | 94.762
24603 - FLORA - PARQUE CENTRAL LOS ROBLES | 611 | AU-6000 | Muros ejes 4-10 / G-L y 2-4 / D-F Piso 16, torre 4 | 2025-10-02 | 2025-10-09 | 7 | 42 | 41.8 | 99.5 | MURO | 41.8 | 1 | 99.524
24603 - FLORA - PARQUE CENTRAL LOS ROBLES | 609 | AU 6000 | Muros ejes 3-10 / A-F Piso 15 torre 4 | 2025-09-30 | 2025-10-07 | 7 | 42 | 40.9 | 97.4 | MURO | 40.9 | 1 | 97.381
24603 - FLORA - PARQUE CENTRAL LOS ROBLES | 606 | AU 6000 | Muros ejes 1-8 / G-L Piso 15 torre 3 | 2025-09-29 | 2025-10-06 | 7 | 42 | 39.5 | 94 | MURO | 39.5 | 1 | 94.048
24603 - FLORA - PARQUE CENTRAL LOS ROBLES | 603 | AU 6000 | Muros ejes 1-7 / A-F y 8-9 / G-L Piso 15 torre 3 | 2025-09-27 | 2025-10-04 | 7 | 42 | 41.6 | 99 | MURO | 41.6 | 1 | 99.048
24603 - FLORA - PARQUE CENTRAL LOS ROBLES | 602 | AU 6000 | Muros ejes 1-3 / A-F Piso 15 torre 4 y ejes 8-12 / 7-8 / A-F Piso 15 torre 3 | 2025-09-26 | 2025-10-03 | 7 | 42 | 31.5 | 75 | MURO | 31.5 | 1 | 75
24603 - FLORA - PARQUE CENTRAL LOS ROBLES | 599 | AU 6000 | Muros ejes 1-3 / A-F Piso 15 torre 4 y ejes 8-12 / A-F Piso 15 torre 3 | 2025-09-25 | 2025-10-02 | 7 | 42 | 41 | 97.6 | MURO | 41 | 1 | 97.619
24603 - FLORA - PARQUE CENTRAL LOS ROBLES | 594 | AU 6000 | Muros ejes 3-10 / L-G Piso 15 torre 4 | 2025-09-24 | 2025-10-01 | 7 | 42 | 43.9 | 104.5 | MURO | 43.9 | 1 | 104.524
24603 - FLORA - PARQUE CENTRAL LOS ROBLES | 589 | AU 6000 | Muros ejes 3-10 / A-F Piso 15 torre 4 | 2025-09-23 | 2025-09-30 | 7 | 42 | 42.4 | 101 | MURO | 42.4 | 1 | 100.952
24603 - FLORA - PARQUE CENTRAL LOS ROBLES | 585 | AU 6000 | Muros ejes 1-8 / G-L Piso 14 torre 3 | 2025-09-19 | 2025-09-26 | 7 | 42 | 41.3 | 98.3 | MURO | 41.3 | 1 | 98.333
24603 - FLORA - PARQUE CENTRAL LOS ROBLES | 581 | AU 6000 | Muros ejes 1-7 / A-F y 8-9 / G-L Piso 14 torre 3 | 2025-09-18 | 2025-09-25 | 7 | 42 | 39.7 | 94.5 | MURO | 39.7 | 1 | 94.524
24603 - FLORA - PARQUE CENTRAL LOS ROBLES | 573 | AU 6000 | Muros ejes 4-10 / F-L y 2-4 / D-P Piso 14 torre 4 | 2025-09-15 | 2025-09-22 | 7 | 42 | 40.7 | 96.9 | MURO | 40.7 | 1 | 96.905
24603 - FLORA - PARQUE CENTRAL LOS ROBLES | 577 | AU 6000 | Muros ejes 1-2 / G-L Piso 14 torre 4 y ejes 9-12 / G-L y 7-9 / A-F Piso 14 torre 3 | 2025-09-17 | 2025-09-24 | 7 | 42 | 36.9 | 87.9 | MURO | 36.9 | 1 | 87.857
24603 - FLORA - PARQUE CENTRAL LOS ROBLES | 574 | AU 6000 | Muros ejes 1-2 / A-F y 2-4 / G-L Piso 14 torre 4 | 2025-09-16 | 2025-09-23 | 7 | 42 | 46.7 | 111.2 | MURO | 46.7 | 1 | 111.19
24603 - FLORA - PARQUE CENTRAL LOS ROBLES | 568 | 6000 | Muros ejes 3-10 / A-F Piso 14 torre 4 | 2025-09-12 | 2025-09-19 | 7 | 42 | 47 | 111.9 | MURO | 47 | 1 | 111.905
24603 - FLORA - PARQUE CENTRAL LOS ROBLES | 553 | AU 6000 | Muros ejes 1-4 / A-F Piso 13 torre 4 | 2025-09-06 | 2025-09-13 | 7 | 42 | 45.5 | 108.3 | MURO | 45.5 | 1 | 108.333
24603 - FLORA - PARQUE CENTRAL LOS ROBLES | 550 | AU 6000 | Muros ejes 4-10 / F-L 4-5 Piso 13 torre 4 | 2025-09-05 | 2025-09-12 | 7 | 42 | 42.4 | 101 | MURO | 42.4 | 1 | 100.952
24603 - FLORA - PARQUE CENTRAL LOS ROBLES | 548 | AU 6000 | Muros ejes 5-10 / A-F Piso 13 torre 4 | 2025-09-04 | 2025-09-11 | 7 | 42 | 35.1 | 83.6 | MURO | 35.1 | 1 | 83.571
24603 - FLORA - PARQUE CENTRAL LOS ROBLES | 533 | 6000 | Escalera piso 8-9 torre 3 | 2025-08-29 | 2025-09-05 | 7 | 42 | 38.7 | 92.1 |  | 38.7 | 1 | 92.143
24603 - FLORA - PARQUE CENTRAL LOS ROBLES | 531 | AU 6000 | Muros ejes 7-12 / A-F Piso 12, torre 4 | 2025-08-28 | 2025-09-04 | 7 | 42 | 49.2 | 117.1 | MURO | 49.2 | 1 | 117.143
24603 - FLORA - PARQUE CENTRAL LOS ROBLES | 529 | AU 6000 | Muros ejes 1-2 / A-F Piso 12, torre 4 | 2025-08-28 | 2025-09-04 | 7 | 42 | 43.1 | 102.6 | MURO | 43.1 | 1 | 102.619
24603 - FLORA - PARQUE CENTRAL LOS ROBLES | 525 | AU 6000 | Muros ejes 4-10 / G-L Piso 12, torre 4 | 2025-08-27 | 2025-09-03 | 7 | 42 | 26.4 | 62.9 | MURO | 26.4 | 1 | 62.857
24603 - FLORA - PARQUE CENTRAL LOS ROBLES | 522 | AU 6000 | Muros ejes 3-10 / A-F Piso 12, torre 4 | 2025-08-26 | 2025-09-02 | 7 | 42 | 51.4 | 122.4 | MURO | 51.4 | 1 | 122.381
24603 - FLORA - PARQUE CENTRAL LOS ROBLES | 519 | AU 6000 | Muros ejes 8-1 / G-L Piso 11, torre 4 | 2025-08-25 | 2025-09-01 | 7 | 42 | 42 | 100 | MURO | 42 | 1 | 100
24603 - FLORA - PARQUE CENTRAL LOS ROBLES | 870 | Plástico | Viga andén, ejes 1-4 / E, salón comunal | 2026-01-21 | 2026-01-28 | 7 | 35 | 23.5 | 67.1 |  | 23.5 | 1 | 67.143
24603 - FLORA - PARQUE CENTRAL LOS ROBLES | 804 | Autocompactado | Muros piso torre 3 ejes 1-8 / G-L | 2025-12-10 | 2025-12-17 | 7 | 35 | 48.5 | 138.6 | MURO | 48.5 | 1 | 138.571
24603 - FLORA - PARQUE CENTRAL LOS ROBLES | 801 | AU 5000 | Muros ejes 1-7 / A-F Piso 23 torre 3 | 2025-12-06 | 2025-12-13 | 7 | 35 | 42.8 | 122.3 | MURO | 42.8 | 1 | 122.286
24603 - FLORA - PARQUE CENTRAL LOS ROBLES | 798 | AU 5000 | Muros ejes 1-3 / G-L Piso 23 torre 4 | 2025-12-05 | 2025-12-12 | 7 | 35 | 50.7 | 144.9 | MURO | 50.7 | 1 | 144.857
24603 - FLORA - PARQUE CENTRAL LOS ROBLES | 796 | AU 5000 | Muros ejes 1-3 / G-L Piso 23 torre 4 y 8-12 / G-L Piso 23 torre 3 | 2025-12-04 | 2025-12-11 | 7 | 35 | 33.4 | 95.4 | MURO | 33.4 | 1 | 95.429
24603 - FLORA - PARQUE CENTRAL LOS ROBLES | 781 | AU 5000 | Muros ejes 1-4 / G-L piso 23 torre 4 y ejes 5-7 / A-F Piso 23 torre 3 | 2025-11-29 | 2025-12-06 | 7 | 35 | 34.4 | 98.3 | MURO | 34.4 | 1 | 98.286
24603 - FLORA - PARQUE CENTRAL LOS ROBLES | 778 | AU 5000 | Muros ejes 1-7 / G-L Piso 22 torre 4 | 2025-11-28 | 2025-12-05 | 7 | 35 | 35 | 100 | MURO | 35 | 1 | 100
24603 - FLORA - PARQUE CENTRAL LOS ROBLES | 786 | 5000 | Escalera piso 19-20 torre 3 | 2025-12-02 | 2025-12-09 | 7 | 35 | 40.3 | 115.1 |  | 40.3 | 1 | 115.143
24603 - FLORA - PARQUE CENTRAL LOS ROBLES | 785 | AU 5000 | Muros ejes 8-10 / A-F, 6-7 / G-L y 2-4 / A-F Piso 23 torre 4 | 2025-12-01 | 2025-12-08 | 7 | 35 | 41.5 | 118.6 | MURO | 41.5 | 1 | 118.571
24603 - FLORA - PARQUE CENTRAL LOS ROBLES | 788 | AU 5000 | Muros ejes 3-6 / G-L y 8-10 / G-L Piso 23 torre 3 | 2025-12-02 | 2025-12-09 | 7 | 35 | 42.6 | 121.7 | MURO | 42.6 | 1 | 121.714
24603 - FLORA - PARQUE CENTRAL LOS ROBLES | 791 | AU 5000 | Muros ejes 8-12 / A-F piso 23 torre 3 y muros ejes 1-2 / A-F piso 23 torre 4 | 2025-12-03 | 2025-12-10 | 7 | 35 | 43.5 | 124.3 | MURO | 43.5 | 1 | 124.286
24603 - FLORA - PARQUE CENTRAL LOS ROBLES | 768 | AU 5000 | Muros ejes 1-3 / A-F Piso 22 torre 4 y ejes 8-12 / A-F piso 22 torre 3 | 2025-11-26 | 2025-12-03 | 7 | 35 | 36.8 | 105.1 | MURO | 36.8 | 1 | 105.143
24603 - FLORA - PARQUE CENTRAL LOS ROBLES | 764 | AU 5000 | Muros ejes 1-4 / G-L Piso 22 torre 4 y ejes 9-12 / G-L Piso 22 torre 3 | 2025-11-25 | 2025-12-02 | 7 | 35 | 40 | 114.3 | MURO | 40 | 1 | 114.286
24603 - FLORA - PARQUE CENTRAL LOS ROBLES | 770 | AU 5000 | Muros ejes 4-8 / A-F y 7-9 / G-L Piso 22 torre 3 | 2025-11-27 | 2025-12-04 | 7 | 35 | 33.7 | 96.3 | MURO | 33.7 | 1 | 96.286
24603 - FLORA - PARQUE CENTRAL LOS ROBLES | 762 | 5000 | Escalera piso 19-20 Torre 3 | 2025-11-25 | 2025-12-02 | 7 | 35 | 44.1 | 126 |  | 44.1 | 1 | 126
24603 - FLORA - PARQUE CENTRAL LOS ROBLES | 760 | AU 5000 | Muros ejes 4-10 / F-L Piso 22 torre 4 | 2025-11-24 | 2025-12-01 | 7 | 35 | 30.5 | 87.1 | MURO | 30.5 | 1 | 87.143
24603 - FLORA - PARQUE CENTRAL LOS ROBLES | 757 | AU 5000 | Muros ejes 3-10 / A-F Piso 22 torre 4 | 2025-11-22 | 2025-11-29 | 7 | 35 | 33.2 | 94.9 | MURO | 33.2 | 1 | 94.857
24603 - FLORA - PARQUE CENTRAL LOS ROBLES | 754 | AU 5000 | Muros ejes 1-4 / F-L Piso 21 torre 3 y ejes 5-7 / A-F Piso 22 torre 4 | 2025-11-21 | 2025-11-28 | 7 | 35 | 39.9 | 114 | MURO | 39.9 | 1 | 114
24603 - FLORA - PARQUE CENTRAL LOS ROBLES | 751 | AU 5000 | Muros ejes 4-7 / G-L y 1-4 / A-F Piso 21 torre 3 | 2025-11-20 | 2025-11-27 | 7 | 35 | 36.7 | 104.9 | MURO | 36.7 | 1 | 104.857
24603 - FLORA - PARQUE CENTRAL LOS ROBLES | 745 | AU 5000 | Muros ejes 1-3 / G-L Piso 21 torre 4 y ejes 9-12 / G-L y 7-9 / A-F Piso 21 torre 3 | 2025-11-18 | 2025-11-25 | 7 | 35 | 31.2 | 89.1 | MURO | 31.2 | 1 | 89.143
24603 - FLORA - PARQUE CENTRAL LOS ROBLES | 748 | AU 5000 | Muros ejes 4-7 / A-F y 9-7 / G-L Piso 21 torre 3 | 2025-11-19 | 2025-11-26 | 7 | 35 | 35 | 100 | MURO | 35 | 1 | 100
24603 - FLORA - PARQUE CENTRAL LOS ROBLES | 742 | AU-5000 | Muros ejes 1-3 / A-F y 2-4 / G-L Piso 21 torre 4 | 2025-11-15 | 2025-11-22 | 7 | 35 | 38.8 | 110.9 | MURO | 38.8 | 1 | 110.857
24603 - FLORA - PARQUE CENTRAL LOS ROBLES | 737 |  | Muros ejes 4-10 / G-L Piso 21 torre 4 | 2025-11-14 | 2025-11-21 | 7 | 35 | 36.9 | 105.4 | MURO | 36.9 | 1 | 105.429
24603 - FLORA - PARQUE CENTRAL LOS ROBLES | 734 |  | Escalera piso 16-17 torre 3 | 2025-11-14 | 2025-11-21 | 7 | 35 | 41.3 | 118 |  | 41.3 | 1 | 118
24603 - FLORA - PARQUE CENTRAL LOS ROBLES | 732 | AU 5000 | Muros ejes 3-6 / A-F y 8-10 / A-F Piso 21 torre 4 | 2025-11-13 | 2025-11-20 | 7 | 35 | 36.9 | 105.4 | MURO | 36.9 | 1 | 105.429
24603 - FLORA - PARQUE CENTRAL LOS ROBLES | 727 | AU 5000 | Muros ejes 1-3 / H-L Piso 20 torre 1-6-7 | 2025-11-12 | 2025-11-19 | 7 | 35 | 34.5 | 98.6 | MURO | 34.5 | 1 | 98.571
24603 - FLORA - PARQUE CENTRAL LOS ROBLES | 724 | AU 5000 | Muros ejes 4-9 / G-L Piso 20 torre 3 | 2025-11-11 | 2025-11-18 | 7 | 35 | 41.2 | 117.7 | MURO | 41.2 | 1 | 117.714
24603 - FLORA - PARQUE CENTRAL LOS ROBLES | 719 | AU 5000 | Muros piso 20 Torre 3 Eje 4-9 / A-F | 2025-11-10 | 2025-11-17 | 7 | 35 | 30.6 | 87.4 | MURO | 30.6 | 1 | 87.429
24603 - FLORA - PARQUE CENTRAL LOS ROBLES | 718 | 5000 | Escalera Torre 4 P 18-19 | 2025-11-10 | 2025-11-17 | 7 | 35 | 32.4 | 92.6 |  | 32.4 | 1 | 92.571
24603 - FLORA - PARQUE CENTRAL LOS ROBLES | 707 | AU-5000 | Muros ejes G-L Piso 20 torre 4 | 2025-11-05 | 2025-11-12 | 7 | 35 | 34.4 | 98.3 | MURO | 34.4 | 1 | 98.286
24603 - FLORA - PARQUE CENTRAL LOS ROBLES | 695 | 5000 | Muros ejes 1-8 / G-L Piso 19 Torre 3 | 2025-10-30 | 2025-11-06 | 7 | 35 | 40.1 | 114.6 | MURO | 40.1 | 1 | 114.571
24603 - FLORA - PARQUE CENTRAL LOS ROBLES | 692 | 5000 | Escalera Piso 17-18 Torre 4 | 2025-10-30 | 2025-11-06 | 7 | 35 | 36.3 | 103.7 |  | 36.3 | 1 | 103.714
24603 - FLORA - PARQUE CENTRAL LOS ROBLES | 696 | AU 5000 | Muros ejes 3-10 / A-F Piso 20 torre 4 | 2025-10-31 | 2025-11-07 | 7 | 35 | 29 | 82.9 | MURO | 29 | 1 | 82.857
24603 - FLORA - PARQUE CENTRAL LOS ROBLES | 703 | AU 5000 | Muros ejes 1-3 / A-F Piso 20 torre 4 y ejes 9-12 / A-F Piso 20 torre 3 | 2025-11-04 | 2025-11-11 | 7 | 35 | 34.7 | 99.1 | MURO | 34.7 | 1 | 99.143
24603 - FLORA - PARQUE CENTRAL LOS ROBLES | 701 | AU 5000 | Muros ejes 5-10 / G-L y 2-4 / E-F Piso 20 torre 4 | 2025-11-01 | 2025-11-08 | 7 | 35 | 32 | 91.4 | MURO | 32 | 1 | 91.429
24603 - FLORA - PARQUE CENTRAL LOS ROBLES | 690 | 5000 | Muros ejes 1-7 / A-F y 8-9 / G-L Piso 19 Torre 3 | 2025-10-29 | 2025-11-05 | 7 | 35 | 35.5 | 101.4 | MURO | 35.5 | 1 | 101.429
24603 - FLORA - PARQUE CENTRAL LOS ROBLES | 688 | 5000 | Muros ejes 9-12 / G-L y 7-8 / A y 1-3 / G-L Piso 19 Torre 4 | 2025-10-28 | 2025-11-04 | 7 | 35 | 42.5 | 121.4 | MURO | 42.5 | 1 | 121.429
24603 - FLORA - PARQUE CENTRAL LOS ROBLES | 684 | 5000 | Muros torre 4 Piso 19 ejes 1-4 / A-F | 2025-10-27 | 2025-11-03 | 7 | 35 | 41.3 | 118 | MURO | 41.3 | 1 | 118
24603 - FLORA - PARQUE CENTRAL LOS ROBLES | 683 | 5000 | Placa torre 3 Piso 19 ejes 1-8 / G-L | 2025-10-27 | 2025-11-03 | 7 | 35 | 39.6 | 113.1 | PLACA | 39.6 | 1 | 113.143
24603 - FLORA - PARQUE CENTRAL LOS ROBLES | 679 | 5000 | Muros eje 3-10 / G-L Piso 19 Torre 4 | 2025-10-25 | 2025-11-01 | 7 | 35 | 36.8 | 105.1 | MURO | 36.8 | 1 | 105.143
24603 - FLORA - PARQUE CENTRAL LOS ROBLES | 678 | 5000 | Placa ejes 1-8 / A-F Piso 19 Torre 3 | 2025-10-25 | 2025-11-01 | 7 | 35 | 31.2 | 89.1 | PLACA | 31.2 | 1 | 89.143
24603 - FLORA - PARQUE CENTRAL LOS ROBLES | 676 | 5000 | Muros ejes 3-10 / A-F Piso 19, torre 4 | 2025-10-24 | 2025-10-31 | 7 | 35 | 38.6 | 110.3 | MURO | 38.6 | 1 | 110.286
24603 - FLORA - PARQUE CENTRAL LOS ROBLES | 675 | 5000 | Placa ejes 8-12 / G-L Piso 19, torre 3 | 2025-10-24 | 2025-10-31 | 7 | 35 | 39.2 | 112 | PLACA | 39.2 | 1 | 112
24603 - FLORA - PARQUE CENTRAL LOS ROBLES | 672 | 5000 | Placa ejes 8-12 / A-F Piso 19, torre 4 | 2025-10-23 | 2025-10-30 | 7 | 35 | 42 | 120 | PLACA | 42 | 1 | 120
24603 - FLORA - PARQUE CENTRAL LOS ROBLES | 669 | 5000 | Placa ejes 3-10 / A-L Piso 18, torre 4 | 2025-10-22 | 2025-10-29 | 7 | 35 | 41.3 | 118 | PLACA | 41.3 | 1 | 118
24603 - FLORA - PARQUE CENTRAL LOS ROBLES | 664 | 5000 | Placa ejes 3-10 / A-F Piso 19 Torre 4 | 2025-10-21 | 2025-10-28 | 7 | 35 | 43.8 | 125.1 | PLACA | 43.8 | 1 | 125.143
24603 - FLORA - PARQUE CENTRAL LOS ROBLES | 660 | 5000 | Placa ejes 1-8 / G-L Piso 18 Torre 3 | 2025-10-20 | 2025-10-27 | 7 | 35 | 31.6 | 90.3 | PLACA | 31.6 | 1 | 90.286
24603 - FLORA - PARQUE CENTRAL LOS ROBLES | 658 | 5000 | Escalera piso 14-15 | 2025-10-20 | 2025-10-27 | 7 | 35 | 39.1 | 111.7 |  | 39.1 | 1 | 111.714
24603 - FLORA - PARQUE CENTRAL LOS ROBLES | 653 | 5000 | Placa eje 1-8 / A-H Piso 18 Torre 3 | 2025-10-18 | 2025-10-25 | 7 | 35 | 34.7 | 99.1 | PLACA | 34.7 | 1 | 99.143
24603 - FLORA - PARQUE CENTRAL LOS ROBLES | 651 | 5000 | Placa ejes 1-3 / A-F Piso 18, torre 4 y ejes 8-12 / A-G Piso 18 Torre 3 | 2025-10-17 | 2025-10-24 | 7 | 35 | 42.8 | 122.3 | PLACA | 42.8 | 1 | 122.286
24603 - FLORA - PARQUE CENTRAL LOS ROBLES | 648 | 5000 | Placa ejes A-G / 8-12 Piso 18 torre 3 | 2025-10-16 | 2025-10-23 | 7 | 35 | 36.4 | 104 | PLACA | 36.4 | 1 | 104
24603 - FLORA - PARQUE CENTRAL LOS ROBLES | 644 | 5000 | Placa ejes G-L / 10-4 Piso 18 torre 4 | 2025-10-15 | 2025-10-22 | 7 | 35 | 37.9 | 108.3 | PLACA | 37.9 | 1 | 108.286
24603 - FLORA - PARQUE CENTRAL LOS ROBLES | 641 | 5000 | Escalera piso 15-16 | 2025-10-15 | 2025-10-22 | 7 | 35 | 35.3 | 100.9 |  | 35.3 | 1 | 100.857
24603 - FLORA - PARQUE CENTRAL LOS ROBLES | 639 | 5000 | Placa ejes 3-10 / A-F Piso 18 torre 4 | 2025-10-14 | 2025-10-21 | 7 | 35 | 29.3 | 83.7 | PLACA | 29.3 | 1 | 83.714
24603 - FLORA - PARQUE CENTRAL LOS ROBLES | 632 | 5000 | Placa ejes 1-8 / G-L Piso 17 torre 3 y escalera Piso 13-14 | 2025-10-09 | 2025-10-16 | 7 | 35 | 27.3 | 78 | PLACA | 27.3 | 1 | 78
24603 - FLORA - PARQUE CENTRAL LOS ROBLES | 630 | 5000 | Placa ejes 1-8 / A-F Piso 17 torre 3 | 2025-10-08 | 2025-10-15 | 7 | 35 | 36.1 | 103.1 | PLACA | 36.1 | 1 | 103.143
24603 - FLORA - PARQUE CENTRAL LOS ROBLES | 626 | 5000 | Placa ejes 8-12 / G-L Piso 17, torre 3 y eje 1-3 / G-L Piso 17, torre 4 | 2025-10-07 | 2025-10-14 | 7 | 35 | 42.6 | 121.7 | PLACA | 42.6 | 1 | 121.714
24603 - FLORA - PARQUE CENTRAL LOS ROBLES | 622 | 5000 | Placa ejes 8-12 / A-F Piso 17 Torre 3 y ejes 1-3 / A-F Piso 17 Torre 4 | 2025-10-06 | 2025-10-13 | 7 | 35 | 31.7 | 90.6 | PLACA | 31.7 | 1 | 90.571
24603 - FLORA - PARQUE CENTRAL LOS ROBLES | 619 | 5000 | Placa ejes 3-10 / G-L Piso 17 Torre 4 | 2025-10-04 | 2025-10-11 | 7 | 35 | 27.3 | 78 | PLACA | 27.3 | 1 | 78
24603 - FLORA - PARQUE CENTRAL LOS ROBLES | 618 | 5000 | Escalera piso 14-15 Torre 4 | 2025-10-04 | 2025-10-11 | 7 | 35 | 37.4 | 106.9 |  | 37.4 | 1 | 106.857
24603 - FLORA - PARQUE CENTRAL LOS ROBLES | 616 | 5000 | Placa ejes 3-10 / A-F Piso 17, torre 4 | 2025-10-03 | 2025-10-10 | 7 | 35 | 35.4 | 101.1 | PLACA | 35.4 | 1 | 101.143
24603 - FLORA - PARQUE CENTRAL LOS ROBLES | 612 | 5000 | Placa ejes 1-8 / G-L, Piso 16, torre 3 | 2025-10-02 | 2025-10-09 | 7 | 35 | 34.9 | 99.7 | PLACA | 34.9 | 1 | 99.714
24603 - FLORA - PARQUE CENTRAL LOS ROBLES | 610 | 5000 | Placa ejes 1-8 / A-F Piso 16, torre 3 | 2025-10-01 | 2025-10-08 | 7 | 35 | 31.4 | 89.7 | PLACA | 31.4 | 1 | 89.714
24603 - FLORA - PARQUE CENTRAL LOS ROBLES | 608 | 5000 | Placa eje 3-1 / A-F Torre 4 y eje 8-12 / A-F torre 3 | 2025-09-30 | 2025-10-07 | 7 | 35 | 31.5 | 90 | PLACA | 31.5 | 1 | 90
24603 - FLORA - PARQUE CENTRAL LOS ROBLES | 605 | 5000 | Placa ejes 1-3 / A-F Piso 16 torre 4 y ejes 8-12 / A-F Piso 16 torre 3 | 2025-09-29 | 2025-10-06 | 7 | 35 | 34 | 97.1 | PLACA | 34 | 1 | 97.143
24603 - FLORA - PARQUE CENTRAL LOS ROBLES | 604 | 5000 | Placa ejes 3-10 / G-L Piso 16 torre 4 | 2025-09-27 | 2025-10-04 | 7 | 35 | 31.2 | 89.1 | PLACA | 31.2 | 1 | 89.143
24603 - FLORA - PARQUE CENTRAL LOS ROBLES | 601 | 5000 | Placa ejes 3-10 / A-F Piso 16 torre 4 | 2025-09-26 | 2025-10-03 | 7 | 35 | 40.4 | 115.4 | PLACA | 40.4 | 1 | 115.429
24603 - FLORA - PARQUE CENTRAL LOS ROBLES | 596 | 5000 | Placa ejes 1-8 / F-L Piso 15 torre 3 | 2025-09-25 | 2025-10-02 | 7 | 35 | 33.7 | 96.3 | PLACA | 33.7 | 1 | 96.286
24603 - FLORA - PARQUE CENTRAL LOS ROBLES | 593 | 5000 | Placa ejes 1-8 / A-G Piso 15 torre 3 | 2025-09-24 | 2025-10-01 | 7 | 35 | 29.4 | 84 | PLACA | 29.4 | 1 | 84
24603 - FLORA - PARQUE CENTRAL LOS ROBLES | 591 | 5000 | Placa ejes 1-3 / G-L Piso 15 torre 4 y 8-12 / G-A Piso 3 torre 3 | 2025-09-23 | 2025-09-30 | 7 | 35 | 37.7 | 107.7 | PLACA | 37.7 | 1 | 107.714
24603 - FLORA - PARQUE CENTRAL LOS ROBLES | 587 | 5000 | Placa ejes 1-3 / A-F Piso 15 torre 4 y ejes 8-12 / A-F Piso 15 torre 3 | 2025-09-22 | 2025-09-29 | 7 | 35 | 31.7 | 90.6 | PLACA | 31.7 | 1 | 90.571
24603 - FLORA - PARQUE CENTRAL LOS ROBLES | 584 | 5000 | Placa ejes 3-10 / G-L Piso 15 torre 4 | 2025-09-19 | 2025-09-26 | 7 | 35 | 31.7 | 90.6 | PLACA | 31.7 | 1 | 90.571
24603 - FLORA - PARQUE CENTRAL LOS ROBLES | 580 | 5000 | Placa ejes 3-10 / A-F Piso 15 torre 4 | 2025-09-18 | 2025-09-25 | 7 | 35 | 31.7 | 90.6 | PLACA | 31.7 | 1 | 90.571
24603 - FLORA - PARQUE CENTRAL LOS ROBLES | 578 | 5000 | Placa ejes 8-1 / L-F Piso 14 torre 3 | 2025-09-17 | 2025-09-24 | 7 | 35 | 34.1 | 97.4 | PLACA | 34.1 | 1 | 97.429
24603 - FLORA - PARQUE CENTRAL LOS ROBLES | 572 | 5000 | Placa ejes 1-8 / A-G Piso 14 torre 3 | 2025-09-15 | 2025-09-22 | 7 | 35 | 29.4 | 84 | PLACA | 29.4 | 1 | 84
24603 - FLORA - PARQUE CENTRAL LOS ROBLES | 570 | 5000 | Placa ejes 2-3 / H-L Piso 14 torre 4 y 8-12 / F-L Piso 14 torre | 2025-09-12 | 2025-09-19 | 7 | 35 | 26.4 | 75.4 | PLACA | 26.4 | 1 | 75.429
24603 - FLORA - PARQUE CENTRAL LOS ROBLES | 565 | 5000 | Placa ejes 1-3 / A-G Piso 14 torre 4 y ejes 8-12 / A-F Piso 14 torre 3 | 2025-09-11 | 2025-09-18 | 7 | 35 | 40.6 | 116 | PLACA | 40.6 | 1 | 116
24603 - FLORA - PARQUE CENTRAL LOS ROBLES | 561 | 5000 | Placa ejes 3-10 / 15-L Piso 13 torre 3 | 2025-09-10 | 2025-09-17 | 7 | 35 | 34.4 | 98.3 | PLACA | 34.4 | 1 | 98.286
24603 - FLORA - PARQUE CENTRAL LOS ROBLES | 559 | 5000 | Placa ejes 3-10 / A-F Piso 14 torre | 2025-09-09 | 2025-09-16 | 7 | 35 | 35.7 | 102 | PLACA | 35.7 | 1 | 102
24603 - FLORA - PARQUE CENTRAL LOS ROBLES | 551 | 5000 | Placa ejes 1-8 / A-G Piso 13 torre 3 | 2025-09-05 | 2025-09-12 | 7 | 35 | 33 | 94.3 | PLACA | 33 | 1 | 94.286
24603 - FLORA - PARQUE CENTRAL LOS ROBLES | 545 | 5000 | Placa ejes 1-3 / G-K Piso 13 torre 4 y ejes 8-12 / F-L Piso 13 torre 3 | 2025-09-03 | 2025-09-10 | 7 | 35 | 29.9 | 85.4 | PLACA | 29.9 | 1 | 85.429
24603 - FLORA - PARQUE CENTRAL LOS ROBLES | 542 | 5000 | Placa ejes 1-3 / A-G Piso 13 torre 4 y 8-12 / L-F Piso 13 torre 3 | 2025-09-02 | 2025-09-09 | 7 | 35 | 32.2 | 92 | PLACA | 32.2 | 1 | 92
24603 - FLORA - PARQUE CENTRAL LOS ROBLES | 538 | 5000 | Placa ejes 10-3 / G-L Piso 13 torre 4 | 2025-09-01 | 2025-09-08 | 7 | 35 | 35 | 100 | PLACA | 35 | 1 | 100
24603 - FLORA - PARQUE CENTRAL LOS ROBLES | 535 | 5000 | Placa ejes A-F / 3-10 Piso 13 torre 4 | 2025-08-29 | 2025-09-05 | 7 | 35 | 35.8 | 102.3 | PLACA | 35.8 | 1 | 102.286
24603 - FLORA - PARQUE CENTRAL LOS ROBLES | 530 | 5000 | Placa ejes 1-8 / G-L Piso 12, torre 3 | 2025-08-28 | 2025-09-04 | 7 | 35 | 34.6 | 98.9 | PLACA | 34.6 | 1 | 98.857
24603 - FLORA - PARQUE CENTRAL LOS ROBLES | 526 | 5000 | Placa ejes 1-8 / A-F Piso 12, torre 3 | 2025-08-27 | 2025-09-03 | 7 | 35 | 35.2 | 100.6 | PLACA | 35.2 | 1 | 100.571
24603 - FLORA - PARQUE CENTRAL LOS ROBLES | 521 | 5000 | Placa ejes 8-12 / G-L Piso 12, torre 3 y ejes 1-3 / G-L Piso 12, torre 4 | 2025-08-26 | 2025-09-02 | 7 | 35 | 35.4 | 101.1 | PLACA | 35.4 | 1 | 101.143
24603 - FLORA - PARQUE CENTRAL LOS ROBLES | 518 | 5000 | Placa ejes 3-1 / F-A Piso 12, torre 14 y ejes 8-12 / F-A Piso 12, torre 3 | 2025-08-25 | 2025-09-01 | 7 | 35 | 32.6 | 93.1 | PLACA | 32.6 | 1 | 93.143
24603 - FLORA - PARQUE CENTRAL LOS ROBLES | 910 | Plástico | Vigas cimentación torre 2, Ejes 9-11 / A-L | 2026-02-03 | 2026-02-10 | 7 | 31.5 | 33.3 | 105.7 |  | 33.3 | 1 | 105.714
24603 - FLORA - PARQUE CENTRAL LOS ROBLES | 883 | Tremie | Pilote 17, Torre 2 | 2026-01-24 | 2026-01-31 | 7 | 31.5 | 28.2 | 89.5 |  | 28.2 | 1 | 89.524
24603 - FLORA - PARQUE CENTRAL LOS ROBLES | 879 | Tremie | Pilote 32, Torre 2 | 2026-01-23 | 2026-01-30 | 7 | 31.5 | 32.6 | 103.5 |  | 32.6 | 1 | 103.492
24603 - FLORA - PARQUE CENTRAL LOS ROBLES | 811 | Tremie | Pilote #24 torre 2 | 2025-12-12 | 2025-12-19 | 7 | 31.5 | 38.3 | 121.6 |  | 38.3 | 1 | 121.587
24603 - FLORA - PARQUE CENTRAL LOS ROBLES | 806 | Tremie | Pilote 45 torre 1 | 2025-12-11 | 2025-12-18 | 7 | 31.5 | 34.1 | 108.3 |  | 34.1 | 1 | 108.254
24603 - FLORA - PARQUE CENTRAL LOS ROBLES | 800 | T 4500 | Pilote 22 torre 2 | 2025-12-06 | 2025-12-13 | 7 | 31.5 | 18.8 | 59.7 |  | 18.8 | 1 | 59.683
24603 - FLORA - PARQUE CENTRAL LOS ROBLES | 797 | T 4500 | Pilote 38 torre 1 | 2025-12-05 | 2025-12-12 | 7 | 31.5 | 30.7 | 97.5 |  | 30.7 | 1 | 97.46
24603 - FLORA - PARQUE CENTRAL LOS ROBLES | 775 | 4500 | Voca columna C2 piso 1 eje 3-B | 2025-11-28 | 2025-12-05 | 7 | 31.5 | 25.8 | 81.9 |  | 25.8 | 1 | 81.905
24603 - FLORA - PARQUE CENTRAL LOS ROBLES | 774 | 4500 | Pilote 35 torre 1 | 2025-11-28 | 2025-12-05 | 7 | 31.5 | 27.7 | 87.9 |  | 27.7 | 1 | 87.937
24603 - FLORA - PARQUE CENTRAL LOS ROBLES | 779 | 4500 | Pilote 8 torre 1 | 2025-11-29 | 2025-12-06 | 7 | 31.5 | 26.9 | 85.4 |  | 26.9 | 1 | 85.397
24603 - FLORA - PARQUE CENTRAL LOS ROBLES | 782 | 4500 | Pilote 61 torre 1 | 2025-12-01 | 2025-12-08 | 7 | 31.5 | 34.8 | 110.5 |  | 34.8 | 1 | 110.476
24603 - FLORA - PARQUE CENTRAL LOS ROBLES | 765 | 4500 | Pilote 9 torre 2 | 2025-11-26 | 2025-12-03 | 7 | 31.5 | 39.9 | 126.7 |  | 39.9 | 1 | 126.667
24603 - FLORA - PARQUE CENTRAL LOS ROBLES | 769 | 4500 | Pilote 62 torre 1 | 2025-11-27 | 2025-12-04 | 7 | 31.5 | 31.8 | 101 |  | 31.8 | 1 | 100.952
24603 - FLORA - PARQUE CENTRAL LOS ROBLES | 763 | 4500 | Pilote 30 torre 1 | 2025-11-25 | 2025-12-02 | 7 | 31.5 | 28.9 | 91.7 |  | 28.9 | 1 | 91.746
24603 - FLORA - PARQUE CENTRAL LOS ROBLES | 758 | 4500 | Pilote 56 torre 1 | 2025-11-24 | 2025-12-01 | 7 | 31.5 | 27.8 | 88.3 |  | 27.8 | 1 | 88.254
24603 - FLORA - PARQUE CENTRAL LOS ROBLES | 756 | 4500 | Pilote 33 torre 2 | 2025-11-22 | 2025-11-29 | 7 | 31.5 | 27.7 | 87.9 |  | 27.7 | 1 | 87.937
24603 - FLORA - PARQUE CENTRAL LOS ROBLES | 753 | 4500 | Pilote 31 torre 1 | 2025-11-21 | 2025-11-28 | 7 | 31.5 | 20 | 63.5 |  | 20 | 1 | 63.492
24603 - FLORA - PARQUE CENTRAL LOS ROBLES | 749 | 4500 | Pilote 51 torre 1 | 2025-11-20 | 2025-11-27 | 7 | 31.5 | 32 | 101.6 |  | 32 | 1 | 101.587
24603 - FLORA - PARQUE CENTRAL LOS ROBLES | 746 | 4500 | Pilote 69 torre 1 | 2025-11-19 | 2025-11-26 | 7 | 31.5 | 25.7 | 81.6 |  | 25.7 | 1 | 81.587
24603 - FLORA - PARQUE CENTRAL LOS ROBLES | 741 | 4500 | Pilote 32 torre 1 | 2025-11-15 | 2025-11-22 | 7 | 31.5 | 26.8 | 85.1 |  | 26.8 | 1 | 85.079
24603 - FLORA - PARQUE CENTRAL LOS ROBLES | 735 |  | Pilote 15 torre 2 | 2025-11-14 | 2025-11-21 | 7 | 31.5 | 28.2 | 89.5 |  | 28.2 | 1 | 89.524
24603 - FLORA - PARQUE CENTRAL LOS ROBLES | 729 | T 4500 | Pilote 29 torre 1 | 2025-11-13 | 2025-11-20 | 7 | 31.5 | 25.4 | 80.6 |  | 25.4 | 1 | 80.635
24603 - FLORA - PARQUE CENTRAL LOS ROBLES | 726 | T4500 | Pilote 52 torre 1 | 2025-11-12 | 2025-11-19 | 7 | 31.5 | 22.7 | 72.1 |  | 22.7 | 1 | 72.063
24603 - FLORA - PARQUE CENTRAL LOS ROBLES | 717 | T 4500 | Pilote 63 Torre 1 | 2025-11-08 | 2025-11-15 | 7 | 31.5 | 21.3 | 67.6 |  | 21.3 | 1 | 67.619
24603 - FLORA - PARQUE CENTRAL LOS ROBLES | 710 | T-4500 | Pilote 46 torre 1 | 2025-11-06 | 2025-11-13 | 7 | 31.5 | 24.9 | 79 |  | 24.9 | 1 | 79.048
24603 - FLORA - PARQUE CENTRAL LOS ROBLES | 706 | T-4500 | Pilote 67 torre 1 | 2025-11-05 | 2025-11-12 | 7 | 31.5 | 24 | 76.2 |  | 24 | 1 | 76.19
24603 - FLORA - PARQUE CENTRAL LOS ROBLES | 715 | T-3000 | Pilote 70 Plataforma 1 | 2025-11-07 | 2025-11-14 | 7 | 31.5 | 24.1 | 76.5 |  | 24.1 | 1 | 76.508
24603 - FLORA - PARQUE CENTRAL LOS ROBLES | 693 | 4500 | Pilote 42 Torre 1 | 2025-10-30 | 2025-11-06 | 7 | 31.5 | 20.5 | 65.1 |  | 20.5 | 1 | 65.079
24603 - FLORA - PARQUE CENTRAL LOS ROBLES | 699 | 4500 | Pilote 61 torre 2 | 2025-11-01 | 2025-11-08 | 7 | 31.5 | 21 | 66.7 |  | 21 | 1 | 66.667
24603 - FLORA - PARQUE CENTRAL LOS ROBLES | 698 | 4500 | Pilote 20 torre 1 | 2025-11-01 | 2025-11-08 | 7 | 31.5 | 20.6 | 65.4 |  | 20.6 | 1 | 65.397
24603 - FLORA - PARQUE CENTRAL LOS ROBLES | 689 | 4500 | Pilote 70 Torre 1 | 2025-10-29 | 2025-11-05 | 7 | 31.5 | 16.6 | 52.7 |  | 16.6 | 1 | 52.698
24603 - FLORA - PARQUE CENTRAL LOS ROBLES | 686 | 4500 | Pilote 27 Torre 1 | 2025-10-28 | 2025-11-04 | 7 | 31.5 | 30.7 | 97.5 |  | 30.7 | 1 | 97.46
24603 - FLORA - PARQUE CENTRAL LOS ROBLES | 685 | 4500 | Pilote 28 Torre 2 | 2025-10-27 | 2025-11-03 | 7 | 31.5 | 31.8 | 101 |  | 31.8 | 1 | 100.952
24603 - FLORA - PARQUE CENTRAL LOS ROBLES | 682 | 4500 | Pilote 25 Torre 1 | 2025-10-27 | 2025-11-03 | 7 | 31.5 | 32 | 101.6 |  | 32 | 1 | 101.587
24603 - FLORA - PARQUE CENTRAL LOS ROBLES | 677 | 4500 | Pilote 39 Torre 1 | 2025-10-25 | 2025-11-01 | 7 | 31.5 | 28 | 88.9 |  | 28 | 1 | 88.889
24603 - FLORA - PARQUE CENTRAL LOS ROBLES | 674 | 4500 | Pilote 75, torre 2 | 2025-10-24 | 2025-10-31 | 7 | 31.5 | 36.3 | 115.2 |  | 36.3 | 1 | 115.238
24603 - FLORA - PARQUE CENTRAL LOS ROBLES | 671 | 4500 | Pilote 15, torre 1 | 2025-10-23 | 2025-10-30 | 7 | 31.5 | 29 | 92.1 |  | 29 | 1 | 92.063
24603 - FLORA - PARQUE CENTRAL LOS ROBLES | 668 | 4500 | Pilote 33 torre 1 | 2025-10-22 | 2025-10-29 | 7 | 31.5 | 25.9 | 82.2 |  | 25.9 | 1 | 82.222
24603 - FLORA - PARQUE CENTRAL LOS ROBLES | 663 | 4500 | Pilote 19 Torre 1 | 2025-10-21 | 2025-10-28 | 7 | 31.5 | 31 | 98.4 |  | 31 | 1 | 98.413
24603 - FLORA - PARQUE CENTRAL LOS ROBLES | 662 | 4500 | Pilote 47 Torre 1 | 2025-10-21 | 2025-10-28 | 7 | 31.5 | 29.9 | 94.9 |  | 29.9 | 1 | 94.921
24603 - FLORA - PARQUE CENTRAL LOS ROBLES | 659 | 4500 | Pilote 64 Torre 1 | 2025-10-20 | 2025-10-27 | 7 | 31.5 | 25.5 | 81 |  | 25.5 | 1 | 80.952
24603 - FLORA - PARQUE CENTRAL LOS ROBLES | 657 | 4500 | Pilote 21 torre 1 | 2025-10-18 | 2025-10-25 | 7 | 31.5 | 29.4 | 93.3 |  | 29.4 | 1 | 93.333
24603 - FLORA - PARQUE CENTRAL LOS ROBLES | 655 | 4500 | Pilote 4 Torre 2 | 2025-10-18 | 2025-10-25 | 7 | 31.5 | 21.6 | 68.6 |  | 21.6 | 1 | 68.571
24603 - FLORA - PARQUE CENTRAL LOS ROBLES | 650 | 4500 | Pilote 40 torre 1 | 2025-10-17 | 2025-10-23 | 7 | 31.5 | 33.2 | 105.4 |  | 33.2 | 1 | 105.397
24603 - FLORA - PARQUE CENTRAL LOS ROBLES | 649 | 4500 | Pilote 60 torre 2 | 2025-10-17 | 2025-10-23 | 7 | 31.5 | 32 | 101.6 |  | 32 | 1 | 101.587
24603 - FLORA - PARQUE CENTRAL LOS ROBLES | 646 | 4500 | Pilote 13 torre 1 | 2025-10-16 | 2025-10-23 | 7 | 31.5 | 25.9 | 82.2 |  | 25.9 | 1 | 82.222
24603 - FLORA - PARQUE CENTRAL LOS ROBLES | 643 | 4500 | Pilote 65 torre 1 | 2025-10-15 | 2025-10-22 | 7 | 31.5 | 34.1 | 108.3 |  | 34.1 | 1 | 108.254
24603 - FLORA - PARQUE CENTRAL LOS ROBLES | 633 | 4500 | Pilote 49 torre 1 | 2025-10-09 | 2025-10-16 | 7 | 31.5 | 21.5 | 68.3 |  | 21.5 | 1 | 68.254
24603 - FLORA - PARQUE CENTRAL LOS ROBLES | 629 | 4500 | Pilote 23 torre 1 | 2025-10-08 | 2025-10-15 | 7 | 31.5 | 30.2 | 95.9 |  | 30.2 | 1 | 95.873
24603 - FLORA - PARQUE CENTRAL LOS ROBLES | 638 | 4500 | Pilote 34 torre 1 | 2025-10-11 | 2025-10-18 | 7 | 31.5 | 26.3 | 83.5 |  | 26.3 | 1 | 83.492
24603 - FLORA - PARQUE CENTRAL LOS ROBLES | 637 | 4500 | Pilote 16 torre 1 | 2025-10-11 | 2025-10-18 | 7 | 31.5 | 29.4 | 93.3 |  | 29.4 | 1 | 93.333
24603 - FLORA - PARQUE CENTRAL LOS ROBLES | 636 | 4500 | Pilote 66 torre 1 | 2025-10-10 | 2025-10-17 | 7 | 31.5 | 26.4 | 83.8 |  | 26.4 | 1 | 83.81
24603 - FLORA - PARQUE CENTRAL LOS ROBLES | 635 | 4500 | Pilote 27 torre 2 | 2025-10-10 | 2025-10-17 | 7 | 31.5 | 26.3 | 83.5 |  | 26.3 | 1 | 83.492
24603 - FLORA - PARQUE CENTRAL LOS ROBLES | 625 | 4500 | Pilote 11, torre 1 | 2025-10-07 | 2025-10-14 | 7 | 31.5 | 23.9 | 75.9 |  | 23.9 | 1 | 75.873
24603 - FLORA - PARQUE CENTRAL LOS ROBLES | 621 | 4500 | Pilote 57 Torre 1 | 2025-10-06 | 2025-10-13 | 7 | 31.5 | 29.3 | 93 |  | 29.3 | 1 | 93.016
24603 - FLORA - PARQUE CENTRAL LOS ROBLES | 614 | 4500 | Pilote 12, torre 1 | 2025-10-03 | 2025-10-10 | 7 | 31.5 | 26.1 | 82.9 |  | 26.1 | 1 | 82.857
24603 - FLORA - PARQUE CENTRAL LOS ROBLES | 600 | 4500 | Pilote 28 torre 1 | 2025-09-26 | 2025-10-03 | 7 | 31.5 | 20.7 | 65.7 |  | 20.7 | 1 | 65.714
24603 - FLORA - PARQUE CENTRAL LOS ROBLES | 598 | 4500 | Pilote 58 torre 1 | 2025-09-25 | 2025-10-02 | 7 | 31.5 | 23.7 | 75.2 |  | 23.7 | 1 | 75.238
24603 - FLORA - PARQUE CENTRAL LOS ROBLES | 597 | 4500 | Pilote 02 torre 1 | 2025-09-25 | 2025-10-02 | 7 | 31.5 | 17.4 | 55.2 |  | 17.4 | 1 | 55.238
24603 - FLORA - PARQUE CENTRAL LOS ROBLES | 592 | 4500 | Pilote 12 torre 1 | 2025-09-24 | 2025-10-01 | 7 | 31.5 | 23 | 73 |  | 23 | 1 | 73.016
24603 - FLORA - PARQUE CENTRAL LOS ROBLES | 590 | 4500 | Pilote 14 torre 1 | 2025-09-23 | 2025-09-30 | 7 | 31.5 | 25.8 | 81.9 |  | 25.8 | 1 | 81.905
24603 - FLORA - PARQUE CENTRAL LOS ROBLES | 588 | 4500 | Pilote 59 torre 1 | 2025-09-22 | 2025-09-29 | 7 | 31.5 | 21.2 | 67.3 |  | 21.2 | 1 | 67.302
24603 - FLORA - PARQUE CENTRAL LOS ROBLES | 586 | 4500 | Pilote 18 torre 1 | 2025-09-20 | 2025-09-27 | 7 | 31.5 | 18.3 | 58.1 |  | 18.3 | 1 | 58.095
24603 - FLORA - PARQUE CENTRAL LOS ROBLES | 583 | 4500 | Pilote 01 Torre 1 | 2025-09-19 | 2025-09-26 | 7 | 31.5 | 21.3 | 67.6 |  | 21.3 | 1 | 67.619
24603 - FLORA - PARQUE CENTRAL LOS ROBLES | 579 | 4500 | Pilote 24 torre 1 | 2025-09-18 | 2025-09-25 | 7 | 31.5 | 23.7 | 75.2 |  | 23.7 | 1 | 75.238
24603 - FLORA - PARQUE CENTRAL LOS ROBLES | 571 | 4500 | Pilote 09 torre 1 | 2025-09-15 | 2025-09-22 | 7 | 31.5 | 25.6 | 81.3 |  | 25.6 | 1 | 81.27
24603 - FLORA - PARQUE CENTRAL LOS ROBLES | 576 | 4500 | Pilote 10 torre 1 | 2025-09-17 | 2025-09-24 | 7 | 31.5 | 25 | 79.4 |  | 25 | 1 | 79.365
24603 - FLORA - PARQUE CENTRAL LOS ROBLES | 575 | 4500 | Pilote 54 torre 1 | 2025-09-16 | 2025-09-23 | 7 | 31.5 | 35.8 | 113.7 |  | 35.8 | 1 | 113.651
24603 - FLORA - PARQUE CENTRAL LOS ROBLES | 569 | 4500 | Pilote 60 torre 1 | 2025-09-12 | 2025-09-19 | 7 | 31.5 | 39.6 | 125.7 |  | 39.6 | 1 | 125.714
24603 - FLORA - PARQUE CENTRAL LOS ROBLES | 567 | 4500 | Pilote 22 torre 1 | 2025-09-12 | 2025-09-19 | 7 | 31.5 | 25.7 | 81.6 |  | 25.7 | 1 | 81.587
24603 - FLORA - PARQUE CENTRAL LOS ROBLES | 566 | 4500 | Pilote 8 torre 1 | 2025-09-12 | 2025-09-19 | 7 | 31.5 | 24.3 | 77.1 |  | 24.3 | 1 | 77.143
24603 - FLORA - PARQUE CENTRAL LOS ROBLES | 563 | 4500 | Pilote 74 torre 2 | 2025-09-11 | 2025-09-18 | 7 | 31.5 | 30.1 | 95.6 |  | 30.1 | 1 | 95.556
24603 - FLORA - PARQUE CENTRAL LOS ROBLES | 549 | 4500 | Pilote 48 torre 1 | 2025-09-05 | 2025-09-12 | 7 | 31.5 | 20.7 | 65.7 |  | 20.7 | 1 | 65.714
24603 - FLORA - PARQUE CENTRAL LOS ROBLES | 547 | 4500 | Pilote 5 torre 1 | 2025-09-04 | 2025-09-11 | 7 | 31.5 | 20.7 | 65.7 |  | 20.7 | 1 | 65.714
24603 - FLORA - PARQUE CENTRAL LOS ROBLES | 546 | 4500 | Pilote 34 torre 2 | 2025-09-04 | 2025-09-11 | 7 | 31.5 | 20.8 | 66 |  | 20.8 | 1 | 66.032
24603 - FLORA - PARQUE CENTRAL LOS ROBLES | 543 | 4500 | Pilote 56 torre 2 | 2025-09-03 | 2025-09-10 | 7 | 31.5 | 24.2 | 76.8 |  | 24.2 | 1 | 76.825
24603 - FLORA - PARQUE CENTRAL LOS ROBLES | 540 | 4500 | Pilote 70 torre 2 | 2025-09-02 | 2025-09-09 | 7 | 31.5 | 25 | 79.4 |  | 25 | 1 | 79.365
24603 - FLORA - PARQUE CENTRAL LOS ROBLES | 537 | 4500 | Pilote 42 torre 2 | 2025-08-30 | 2025-09-06 | 7 | 31.5 | 32.7 | 103.8 |  | 32.7 | 1 | 103.81
24603 - FLORA - PARQUE CENTRAL LOS ROBLES | 534 | 4500 | Pilote 37 Torre 1 | 2025-08-29 | 2025-09-05 | 7 | 31.5 | 24 | 76.2 |  | 24 | 1 | 76.19
24603 - FLORA - PARQUE CENTRAL LOS ROBLES | 532 | 4500 | Pilote 04, torre 1 | 2025-08-28 | 2025-09-04 | 7 | 31.5 | 37.1 | 117.8 |  | 37.1 | 1 | 117.778
24603 - FLORA - PARQUE CENTRAL LOS ROBLES | 528 | 4500 | Pilote 69 torre 2 | 2025-08-28 | 2025-09-04 | 7 | 31.5 | 32 | 101.6 |  | 32 | 1 | 101.587
24603 - FLORA - PARQUE CENTRAL LOS ROBLES | 524 | 4500 | Pilote 53, torre 1 | 2025-08-27 | 2025-09-03 | 7 | 31.5 | 29.8 | 94.6 |  | 29.8 | 1 | 94.603
24603 - FLORA - PARQUE CENTRAL LOS ROBLES | 523 | 4500 | Pilote 67, torre 2 | 2025-08-27 | 2025-09-03 | 7 | 31.5 | 30.7 | 97.5 |  | 30.7 | 1 | 97.46
24603 - FLORA - PARQUE CENTRAL LOS ROBLES | 520 | 4500 | Pilote 58, torre 2 | 2025-08-26 | 2025-09-02 | 7 | 31.5 | 31.5 | 100 |  | 31.5 | 1 | 100
24603 - FLORA - PARQUE CENTRAL LOS ROBLES | 1039 | Plástico | Placa T1, ejes 11-13 / A-L | 2026-05-08 | 2026-05-15 | 7 | 31 | 21.3 | 68.7 | PLACA | 21.3 | 1 | 68.71
24603 - FLORA - PARQUE CENTRAL LOS ROBLES | 1031 | Plástico | Placa ejes 8-11 / A-L, cimentación T1 | 2026-05-05 | 2026-05-12 | 7 | 31 | 22.5 | 72.6 | PLACA | 22.5 | 1 | 72.581
24603 - FLORA - PARQUE CENTRAL LOS ROBLES | 1018 | Plástico | Placa T1, piso 1, ejes 4-8 / A-L | 2026-04-27 | 2026-05-04 | 7 | 31 | 29.5 | 95.2 | PLACA | 29.5 | 1 | 95.161
24603 - FLORA - PARQUE CENTRAL LOS ROBLES | 1014 | Plástico | Cimentación T1, ejes 11-15 / A-L | 2026-04-24 | 2026-05-01 | 7 | 31 | 29 | 93.5 |  | 29 | 1 | 93.548
24603 - FLORA - PARQUE CENTRAL LOS ROBLES | 1013 | Plástico | Cimentación T1, ejes 11-15 / A-L | 2026-04-24 | 2026-05-01 | 7 | 31 | 29.1 | 93.9 |  | 29.1 | 1 | 93.871
24603 - FLORA - PARQUE CENTRAL LOS ROBLES | 1011 | Plástico | Cimentación T1, placa ejes 1-4 / A-L | 2026-04-22 | 2026-04-29 | 7 | 31 | 27.1 | 87.4 | PLACA | 27.1 | 1 | 87.419
24603 - FLORA - PARQUE CENTRAL LOS ROBLES | 1003 | Plástico | Vigas de cimentación, ejes 7-11 / A-L, T1 | 2026-04-18 | 2026-04-25 | 7 | 31 | 29.3 | 94.5 |  | 29.3 | 1 | 94.516
24603 - FLORA - PARQUE CENTRAL LOS ROBLES | 1002 | Plástico | Vigas de cimentación, ejes 7-11 / A-L, T1 | 2026-04-18 | 2026-04-25 | 7 | 31 | 28.2 | 91 |  | 28.2 | 1 | 90.968
24603 - FLORA - PARQUE CENTRAL LOS ROBLES | 992 | Plástico | Cimentación T1, eje 4-8 / A-L | 2026-04-13 | 2026-04-20 | 7 | 31 | 25.7 | 82.9 |  | 25.7 | 1 | 82.903
24603 - FLORA - PARQUE CENTRAL LOS ROBLES | 991 | Plástico | Cimentación T1, eje 4-8 / A-L | 2026-04-13 | 2026-04-20 | 7 | 31 | 24.5 | 79 |  | 24.5 | 1 | 79.032
24603 - FLORA - PARQUE CENTRAL LOS ROBLES | 976 | Plástico | Vigas de cimentación T1, ejes 1-4 / A-L | 2026-03-26 | 2026-04-02 | 7 | 31 | 30 | 96.8 |  | 30 | 1 | 96.774
24603 - FLORA - PARQUE CENTRAL LOS ROBLES | 975 | Plástico | Vigas de cimentación T1, ejes 1-4 / A-L | 2026-03-26 | 2026-04-02 | 7 | 31 | 30 | 96.8 |  | 30 | 1 | 96.774
24603 - FLORA - PARQUE CENTRAL LOS ROBLES | 974 | Plástico | Vigas de cimentación T1, ejes 1-4 / A-L | 2026-03-26 | 2026-04-02 | 7 | 31 | 29.4 | 94.8 |  | 29.4 | 1 | 94.839
24603 - FLORA - PARQUE CENTRAL LOS ROBLES | 965 | Plástico | Placa T2, eje 1-5 / A-L y 5-7 / B-E Piso 1 | 2026-03-17 | 2026-03-24 | 7 | 31 | 25.7 | 82.9 | PLACA | 25.7 | 1 | 82.903
24603 - FLORA - PARQUE CENTRAL LOS ROBLES | 959 | Plástico | Cimentación T2, ejes 7-9 / H-L | 2026-03-13 | 2026-03-20 | 7 | 31 | 29.9 | 96.5 |  | 29.9 | 1 | 96.452
24603 - FLORA - PARQUE CENTRAL LOS ROBLES | 950 | Industrializado | Cimentación T2, ejes 4-1 / A-L | 2026-03-07 | 2026-03-14 | 7 | 31 | 25.4 | 81.9 |  | 25.4 | 1 | 81.935
24603 - FLORA - PARQUE CENTRAL LOS ROBLES | 949 | Plástico | Cimentación T2, ejes 4-1 / A-L | 2026-03-07 | 2026-03-14 | 7 | 31 | 26.1 | 84.2 |  | 26.1 | 1 | 84.194
24603 - FLORA - PARQUE CENTRAL LOS ROBLES | 945 | Plástico | Cimentación T2, ejes 7 al 4 | 2026-03-03 | 2026-03-10 | 7 | 31 | 25.2 | 81.3 |  | 25.2 | 1 | 81.29
24603 - FLORA - PARQUE CENTRAL LOS ROBLES | 944 | Plástico | Cimentación T2, ejes 7 al 4 | 2026-03-03 | 2026-03-10 | 7 | 31 | 29 | 93.5 |  | 29 | 1 | 93.548
24603 - FLORA - PARQUE CENTRAL LOS ROBLES | 943 | Plástico | Losa T2, ejes 15 al 9, piso 1 | 2026-02-28 | 2026-03-07 | 7 | 31 | 35.1 | 113.2 |  | 35.1 | 1 | 113.226
24603 - FLORA - PARQUE CENTRAL LOS ROBLES | 931 | Plástico | Base recalces T2, ejes 6 - 5 y parte del 4 | 2026-02-19 | 2026-02-26 | 7 | 31 | 26.9 | 86.8 |  | 26.9 | 1 | 86.774
24603 - FLORA - PARQUE CENTRAL LOS ROBLES | 928 | Plástico | Vigas de cimentación T2, ejes 9-7 / L-A | 2026-02-17 | 2026-02-24 | 7 | 31 | 26.5 | 85.5 |  | 26.5 | 1 | 85.484
24603 - FLORA - PARQUE CENTRAL LOS ROBLES | 925 | Plástico | Viga de cimentación T2, ejes 9-7 / L-A | 2026-02-17 | 2026-02-24 | 7 | 31 | 27.9 | 90 |  | 27.9 | 1 | 90
24603 - FLORA - PARQUE CENTRAL LOS ROBLES | 918 | Tremie | Pilote 21, T2 | 2026-02-07 | 2026-02-14 | 7 | 31 | 26.9 | 86.8 |  | 26.9 | 1 | 86.774
24603 - FLORA - PARQUE CENTRAL LOS ROBLES | 914 | Autocompactado | Pilote 31 torre 2 | 2026-02-05 | 2026-02-12 | 7 | 31 | 25.5 | 82.3 |  | 25.5 | 1 | 82.258
24603 - FLORA - PARQUE CENTRAL LOS ROBLES | 907 | Plástico | Vigas cimentación, ejes 9-11 / A-L, T2 | 2026-02-03 | 2026-02-10 | 7 | 31 | 30.3 | 97.7 |  | 30.3 | 1 | 97.742
24603 - FLORA - PARQUE CENTRAL LOS ROBLES | 906 | Tremie | Pilote 3, T2 | 2026-02-03 | 2026-02-10 | 7 | 31 | 18.8 | 60.6 |  | 18.8 | 1 | 60.645
24603 - FLORA - PARQUE CENTRAL LOS ROBLES | 905 | Plástico | Vigas cimentación, ejes 9-11 / A-L, T2 | 2026-02-03 | 2026-02-10 | 7 | 31 | 31.5 | 101.6 |  | 31.5 | 1 | 101.613
24603 - FLORA - PARQUE CENTRAL LOS ROBLES | 901 | Tremie | Pilote 45, T2 | 2026-02-02 | 2026-02-09 | 7 | 31 | 26.1 | 84.2 |  | 26.1 | 1 | 84.194
24603 - FLORA - PARQUE CENTRAL LOS ROBLES | 898 | Tremie | Pilote 20, T2 | 2026-01-30 | 2026-02-06 | 7 | 31 | 32.9 | 106.1 |  | 32.9 | 1 | 106.129
24603 - FLORA - PARQUE CENTRAL LOS ROBLES | 892 | No especificado | Pilote 44, T2 | 2026-01-28 | 2026-02-04 | 7 | 31 | 31.1 | 100.3 |  | 31.1 | 1 | 100.323
24603 - FLORA - PARQUE CENTRAL LOS ROBLES | 876 | Tremie | Pilote 30, T2 | 2026-01-22 | 2026-01-29 | 7 | 31 | 25.9 | 83.5 |  | 25.9 | 1 | 83.548
24603 - FLORA - PARQUE CENTRAL LOS ROBLES | 875 | Tremie | Pilote 2, T2 | 2026-01-21 | 2026-01-28 | 7 | 31 | 24.6 | 79.4 |  | 24.6 | 1 | 79.355
24603 - FLORA - PARQUE CENTRAL LOS ROBLES | 858 | Tremie | Pilote 1, T2 | 2026-01-16 | 2026-01-23 | 7 | 31 | 26.6 | 85.8 |  | 26.6 | 1 | 85.806
24603 - FLORA - PARQUE CENTRAL LOS ROBLES | 866 | Tremie | Pilote 55, T2 | 2026-01-20 | 2026-01-26 | 7 | 31 | 25.2 | 81.3 |  | 25.2 | 1 | 81.29
24603 - FLORA - PARQUE CENTRAL LOS ROBLES | 863 | Tremie | Pilote 78, T1 | 2026-01-17 | 2026-01-24 | 7 | 31 | 21.7 | 70 |  | 21.7 | 1 | 70
24603 - FLORA - PARQUE CENTRAL LOS ROBLES | 849 | Tremie | Pilote # 71, torre 1 | 2026-01-03 | 2026-01-10 | 7 | 31 | 24 | 77.4 |  | 24 | 1 | 77.419
24603 - FLORA - PARQUE CENTRAL LOS ROBLES | 847 | Tremie | Pilote # 74, torre 1 | 2025-12-30 | 2026-01-06 | 7 | 31 | 20.8 | 67.1 |  | 20.8 | 1 | 67.097
24603 - FLORA - PARQUE CENTRAL LOS ROBLES | 845 | Tremie | Pilote # 50, torre 1 | 2025-12-27 | 2026-01-03 | 7 | 31 | 27.5 | 88.7 |  | 27.5 | 1 | 88.71
24603 - FLORA - PARQUE CENTRAL LOS ROBLES | 843 | Tremie | Pilote # 79, torre 1 | 2025-12-26 | 2026-01-02 | 7 | 31 | 30.1 | 97.1 |  | 30.1 | 1 | 97.097
24603 - FLORA - PARQUE CENTRAL LOS ROBLES | 842 | Tremie | Pilote 80, T1 | 2025-12-23 | 2025-12-30 | 7 | 31 | 22.2 | 71.6 |  | 22.2 | 1 | 71.613
24603 - FLORA - PARQUE CENTRAL LOS ROBLES | 839 | Tremie | Pilote 41, T1 | 2025-12-20 | 2025-12-27 | 7 | 31 | 29.7 | 95.8 |  | 29.7 | 1 | 95.806
24603 - FLORA - PARQUE CENTRAL LOS ROBLES | 833 | Plástico | Cimentación T2 | 2025-12-19 | 2025-12-26 | 7 | 31 | 29.3 | 94.5 |  | 29.3 | 1 | 94.516
24603 - FLORA - PARQUE CENTRAL LOS ROBLES | 831 | Tremie | Pilote 46, T1 | 2025-12-19 | 2025-12-26 | 7 | 31 | 27.1 | 87.4 |  | 27.1 | 1 | 87.419
24603 - FLORA - PARQUE CENTRAL LOS ROBLES | 830 | Plástico | Cimentación T2 | 2025-12-19 | 2025-12-26 | 7 | 31 | 26.3 | 84.8 |  | 26.3 | 1 | 84.839
24603 - FLORA - PARQUE CENTRAL LOS ROBLES | 825 | Tremie | Pilote # 77, T1 | 2025-12-17 | 2025-12-24 | 7 | 31 | 25.3 | 81.6 |  | 25.3 | 1 | 81.613
24603 - FLORA - PARQUE CENTRAL LOS ROBLES | 819 | Autocompactado | Muros T4, piso 24, ejes 1-2 / A-F y T3, piso 24, ejes 8-12 / A-F | 2025-12-15 | 2025-12-22 | 7 | 31 | 36.8 | 118.7 | MURO | 36.8 | 1 | 118.71
24603 - FLORA - PARQUE CENTRAL LOS ROBLES | 816 | Tremie | Pilote # 55, T1 | 2025-12-15 | 2025-12-22 | 7 | 31 | 37.1 | 119.7 |  | 37.1 | 1 | 119.677
24603 - FLORA - PARQUE CENTRAL LOS ROBLES | 990 | Autocompactado | Muros sobre recorrido ascensor T3 | 2026-04-11 | 2026-04-18 | 7 | 28 | 25 | 89.3 | MURO | 25 | 1 | 89.286
24603 - FLORA - PARQUE CENTRAL LOS ROBLES | 983 | Autocompactado | Muros sobre recorrido, ascensor T4 | 2026-04-08 | 2026-04-15 | 7 | 28 | 29.2 | 104.3 | MURO | 29.2 | 1 | 104.286
24603 - FLORA - PARQUE CENTRAL LOS ROBLES | 971 | Autocompactado | Antepechos T3 | 2026-03-24 | 2026-03-31 | 7 | 28 | 24.6 | 87.9 |  | 24.6 | 1 | 87.857
24603 - FLORA - PARQUE CENTRAL LOS ROBLES | 970 | Autocompactado | Muros de escaleras cubierta T3, ejes 1-3 / H-E | 2026-03-21 | 2026-03-28 | 7 | 28 | 23.3 | 83.2 | MURO | 23.3 | 1 | 83.214
24603 - FLORA - PARQUE CENTRAL LOS ROBLES | 963 | Autocompactante | Muros de ascensor T3, ejes 7-9 / I-F | 2026-03-17 | 2026-03-24 | 7 | 28 | 31.4 | 112.1 | MURO | 31.4 | 1 | 112.143
24603 - FLORA - PARQUE CENTRAL LOS ROBLES | 961 | Autocompactante | Muros T2, ejes 12-15 / A-L, piso 1 | 2026-03-14 | 2026-03-21 | 7 | 28 | 21.5 | 76.8 | MURO | 21.5 | 1 | 76.786
24603 - FLORA - PARQUE CENTRAL LOS ROBLES | 958 | Plástico | Muros tanque RCI, plataforma 1 | 2026-03-11 | 2026-03-18 | 7 | 28 | 25.6 | 91.4 | MURO | 25.6 | 1 | 91.429
24603 - FLORA - PARQUE CENTRAL LOS ROBLES | 956 | Autocompactado | Muros cubierta T4 de escaleras | 2026-03-10 | 2026-03-17 | 7 | 28 | 28.9 | 103.2 | MURO | 28.9 | 1 | 103.214
24603 - FLORA - PARQUE CENTRAL LOS ROBLES | 941 | Plástico | Base tanque RCI plataforma 1 | 2026-02-27 | 2026-03-06 | 7 | 28 | 31.3 | 111.8 |  | 31.3 | 1 | 111.786
24603 - FLORA - PARQUE CENTRAL LOS ROBLES | 939 | Autocompactado | Muros T3, piso 27, ejes 1-4 / A-L | 2026-02-26 | 2026-03-05 | 7 | 28 | 25.5 | 91.1 | MURO | 25.5 | 1 | 91.071
24603 - FLORA - PARQUE CENTRAL LOS ROBLES | 938 | No especificado | Muros T3, piso 27, ejes 4-8 / G-L | 2026-02-25 | 2026-03-04 | 7 | 28 | 30.1 | 107.5 | MURO | 30.1 | 1 | 107.5
24603 - FLORA - PARQUE CENTRAL LOS ROBLES | 935 | No especificado | Muros T3, piso 27, ejes 4-8 / A-F | 2026-02-24 | 2026-03-03 | 7 | 28 | 27.2 | 97.1 | MURO | 27.2 | 1 | 97.143
24603 - FLORA - PARQUE CENTRAL LOS ROBLES | 933 | Autocompactado | Muros T3, piso 27, ejes 8-12 / G-L | 2026-02-20 | 2026-02-27 | 7 | 28 | 26.9 | 96.1 | MURO | 26.9 | 1 | 96.071
24603 - FLORA - PARQUE CENTRAL LOS ROBLES | 932 | Autocompactado | Muros T3, piso 27, ejes 8-12 / A-F | 2026-02-19 | 2026-02-26 | 7 | 28 | 25.9 | 92.5 | MURO | 25.9 | 1 | 92.5
24603 - FLORA - PARQUE CENTRAL LOS ROBLES | 929 | Autocompactado | Muros T4, piso 27, ejes 1-5 / G-L | 2026-02-18 | 2026-02-25 | 7 | 28 | 22.7 | 81.1 | MURO | 22.7 | 1 | 81.071
24603 - FLORA - PARQUE CENTRAL LOS ROBLES | 924 | Autocompactado | Muros T4, piso 27, ejes 1-4 /A-F | 2026-02-16 | 2026-02-23 | 7 | 28 | 31.3 | 111.8 | MURO | 31.3 | 1 | 111.786
24603 - FLORA - PARQUE CENTRAL LOS ROBLES | 922 | Autocompactado | Muros T4, piso 27, ejes 5-10 / G-L | 2026-02-12 | 2026-02-19 | 7 | 28 | 25.6 | 91.4 | MURO | 25.6 | 1 | 91.429
24603 - FLORA - PARQUE CENTRAL LOS ROBLES | 920 | Autocompactado | Muros T4, piso 27, ejes 5-10 / A-F | 2026-02-10 | 2026-02-17 | 7 | 28 | 28.3 | 101.1 | MURO | 28.3 | 1 | 101.071
24603 - FLORA - PARQUE CENTRAL LOS ROBLES | 916 | Autocompactado | Muros torre 3 piso 26, Ejes 1-4 /A-L | 2026-02-05 | 2026-02-12 | 7 | 28 | 26.4 | 94.3 | MURO | 26.4 | 1 | 94.286
24603 - FLORA - PARQUE CENTRAL LOS ROBLES | 912 | Autocompactado | Muros torre 3 piso 26, Ejes 4-8 / G-L | 2026-02-04 | 2026-02-11 | 7 | 28 | 26.3 | 93.9 | MURO | 26.3 | 1 | 93.929
24603 - FLORA - PARQUE CENTRAL LOS ROBLES | 908 | Autocompactado | Muros torre 3 piso 26, Ejes 4-8 / A-F | 2026-02-03 | 2026-02-10 | 7 | 28 | 23.9 | 85.4 | MURO | 23.9 | 1 | 85.357
24603 - FLORA - PARQUE CENTRAL LOS ROBLES | 903 | Autocompactado | Muros T3, piso 26, ejes 8-12 / G-L | 2026-02-02 | 2026-02-09 | 7 | 28 | 27.8 | 99.3 | MURO | 27.8 | 1 | 99.286
24603 - FLORA - PARQUE CENTRAL LOS ROBLES | 900 | Autocompactado | Muros T3, piso 26, ejes 8-12 / A-F | 2026-01-31 | 2026-02-07 | 7 | 28 | 29.2 | 104.3 | MURO | 29.2 | 1 | 104.286
24603 - FLORA - PARQUE CENTRAL LOS ROBLES | 897 | Autocompactado | Muros torre 4 piso 26, ejes 1-5 / G-L | 2026-01-30 | 2026-02-06 | 7 | 28 | 27.1 | 96.8 | MURO | 27.1 | 1 | 96.786
24603 - FLORA - PARQUE CENTRAL LOS ROBLES | 894 | Autocompactado | Muros torre 4 piso 26, ejes 1-5 / A-F | 2026-01-29 | 2026-02-05 | 7 | 28 | 33.1 | 118.2 | MURO | 33.1 | 1 | 118.214
24603 - FLORA - PARQUE CENTRAL LOS ROBLES | 891 | No especificado | Muros T4, piso 26, ejes 5-10 / G-L | 2026-01-28 | 2026-02-04 | 7 | 28 | 28.9 | 103.2 | MURO | 28.9 | 1 | 103.214
24603 - FLORA - PARQUE CENTRAL LOS ROBLES | 890 | No especificado | Muros T4, piso 26, ejes 5-10 / A-F | 2026-01-27 | 2026-02-03 | 7 | 28 | 33.5 | 119.6 | MURO | 33.5 | 1 | 119.643
24603 - FLORA - PARQUE CENTRAL LOS ROBLES | 887 | Autocompactado | Muros torre 3, Piso 25, Ejes 1-4 / A-L | 2026-01-26 | 2026-02-02 | 7 | 28 | 32.8 | 117.1 | MURO | 32.8 | 1 | 117.143
24603 - FLORA - PARQUE CENTRAL LOS ROBLES | 885 | Autocompactado | Muros torre 3, Piso 25, Ejes 2-7 / L-G | 2026-01-24 | 2026-01-31 | 7 | 28 | 30.1 | 107.5 | MURO | 30.1 | 1 | 107.5
24603 - FLORA - PARQUE CENTRAL LOS ROBLES | 880 | Autocompactado | Muros torre 3, Piso 25, Ejes 2-7 / A-F | 2026-01-23 | 2026-01-30 | 7 | 28 | 34 | 121.4 | MURO | 34 | 1 | 121.429
24603 - FLORA - PARQUE CENTRAL LOS ROBLES | 877 | Autocompactado | Muros T3, piso 25, ejes 7-9 / F-L y 7-8 / A-F | 2026-01-22 | 2026-01-29 | 7 | 28 | 24.7 | 88.2 | MURO | 24.7 | 1 | 88.214
24603 - FLORA - PARQUE CENTRAL LOS ROBLES | 874 | Autocompactado | Muros T3, piso 25, ejes 8-12 / G-L | 2026-01-21 | 2026-01-28 | 7 | 28 | 32.5 | 116.1 | MURO | 32.5 | 1 | 116.071
24603 - FLORA - PARQUE CENTRAL LOS ROBLES | 871 | Plástico | Viga andén, ejes 1-4 / D-E, salón comunal | 2026-01-21 | 2026-01-28 | 7 | 28 | 26.5 | 94.6 |  | 26.5 | 1 | 94.643
24603 - FLORA - PARQUE CENTRAL LOS ROBLES | 868 | Autocompactado | Muros T3, piso 25, ejes 8-12 / A-F | 2026-01-20 | 2026-01-27 | 7 | 28 | 30.4 | 108.6 | MURO | 30.4 | 1 | 108.571
24603 - FLORA - PARQUE CENTRAL LOS ROBLES | 862 | Autocompactado | Muros piso 25, T4, ejes 1-4 /A-F | 2026-01-17 | 2026-01-24 | 7 | 28 | 29 | 103.6 | MURO | 29 | 1 | 103.571
24603 - FLORA - PARQUE CENTRAL LOS ROBLES | 860 | Industrializado | Escaleras piso 21 y 22 T3 | 2026-01-17 | 2026-01-24 | 7 | 28 | 28.6 | 102.1 |  | 28.6 | 1 | 102.143
24603 - FLORA - PARQUE CENTRAL LOS ROBLES | 859 | Autocompactado | Muros T4, piso 25, ejes 4-6 / G-L | 2026-01-16 | 2026-01-23 | 7 | 28 | 25.2 | 90 | MURO | 25.2 | 1 | 90
24603 - FLORA - PARQUE CENTRAL LOS ROBLES | 865 | Autocompactado | Muros T4, piso 26, ejes 7-10 / A-F | 2026-01-19 | 2026-01-26 | 7 | 28 | 26.6 | 95 | MURO | 26.6 | 1 | 95
24603 - FLORA - PARQUE CENTRAL LOS ROBLES | 857 | Autocompactado | Muros torre 4 piso 25 ejes 6-10 / G-L | 2026-01-15 | 2026-01-22 | 7 | 28 | 29.3 | 104.6 | MURO | 29.3 | 1 | 104.643
24603 - FLORA - PARQUE CENTRAL LOS ROBLES | 838 | Industrializado | Escaleras piso 21 - 22 T3 | 2025-12-22 | 2025-12-29 | 7 | 28 | 30.7 | 109.6 |  | 30.7 | 1 | 109.643
24603 - FLORA - PARQUE CENTRAL LOS ROBLES | 829 | Autocompactado | Muros T3, piso 24, ejes 1-7 / G-L | 2025-12-18 | 2025-12-25 | 7 | 28 | 36.5 | 130.4 | MURO | 36.5 | 1 | 130.357
24603 - FLORA - PARQUE CENTRAL LOS ROBLES | 827 | Autocompactado | Muros T3, piso 24, ejes 1-8 / A-F | 2025-12-17 | 2025-12-24 | 7 | 28 | 37.1 | 132.5 | MURO | 37.1 | 1 | 132.5
24603 - FLORA - PARQUE CENTRAL LOS ROBLES | 812 | Industrializado | Placa torre 3 piso 24 ejes 1-8 / A-F y 8-12 / F-G | 2025-12-12 | 2025-12-19 | 7 | 28 | 41.2 | 147.1 | PLACA | 41.2 | 1 | 147.143
24603 - FLORA - PARQUE CENTRAL LOS ROBLES | 810 | Autocompactado | Muros torre 4 ejes 2-3 / A-F y 6-10 / 6-1 | 2025-12-12 | 2025-12-19 | 7 | 28 | 34.3 | 122.5 | MURO | 34.3 | 1 | 122.5
24603 - FLORA - PARQUE CENTRAL LOS ROBLES | 815 | Autocompactado | Muros torre 4 piso 24 ejes 1-6 / G-L | 2025-12-13 | 2025-12-20 | 7 | 28 | 41.9 | 149.6 | MURO | 41.9 | 1 | 149.643
24603 - FLORA - PARQUE CENTRAL LOS ROBLES | 814 | Industrializado | Placa torre 3 piso 24 ejes 1-8 / G-L | 2025-12-13 | 2025-12-20 | 7 | 28 | 38.4 | 137.1 | PLACA | 38.4 | 1 | 137.143
24603 - FLORA - PARQUE CENTRAL LOS ROBLES | 813 | Industrializado | Escaleras torre 3 Piso 19-20 | 2025-12-13 | 2025-12-20 | 7 | 28 | 36.6 | 130.7 |  | 36.6 | 1 | 130.714
24603 - FLORA - PARQUE CENTRAL LOS ROBLES | 823 | Autocompactado | Muros torre 3 piso 24 ejes 8-12 / G-L | 2025-12-16 | 2025-12-23 | 7 | 28 | 37.4 | 133.6 | MURO | 37.4 | 1 | 133.571
24603 - FLORA - PARQUE CENTRAL LOS ROBLES | 821 | Industrializado | Escaleras piso 22 al 23 Torre 4 | 2025-12-16 | 2025-12-23 | 7 | 28 | 32.8 | 117.1 |  | 32.8 | 1 | 117.143
24603 - FLORA - PARQUE CENTRAL LOS ROBLES | 808 | Autocompactado | Muros torre 4 ejes 3-10 / A-F Piso 24 | 2025-12-11 | 2025-12-18 | 7 | 28 | 30.6 | 109.3 | MURO | 30.6 | 1 | 109.286
24603 - FLORA - PARQUE CENTRAL LOS ROBLES | 803 | Industrializado | Placa torre 3 y torre 4 ejes 8-12 / G-L piso 24 torre 4 | 2025-12-09 | 2025-12-16 | 7 | 28 | 38.2 | 136.4 | PLACA | 38.2 | 1 | 136.429
24603 - FLORA - PARQUE CENTRAL LOS ROBLES | 799 | IN 4000 | Placa ejes 7-8 / A-F y 8-9 / G-L Piso 23 torre 3 | 2025-12-05 | 2025-12-12 | 7 | 28 | 39.9 | 142.5 | PLACA | 39.9 | 1 | 142.5
24603 - FLORA - PARQUE CENTRAL LOS ROBLES | 777 | IN 4000 | Placa ejes 1-3 / A-F Piso 23 torre 4 y ejes 8-12 / A-F Piso 23 torre 3 | 2025-11-28 | 2025-12-05 | 7 | 28 | 33.1 | 118.2 | PLACA | 33.1 | 1 | 118.214
24603 - FLORA - PARQUE CENTRAL LOS ROBLES | 780 | IN 4000 | Placa ejes 8-12 / A-F Piso 23 torre 3 y ejes 1-3 / A-F Piso 23 torre 4 | 2025-11-29 | 2025-12-06 | 7 | 28 | 33.8 | 120.7 | PLACA | 33.8 | 1 | 120.714
24603 - FLORA - PARQUE CENTRAL LOS ROBLES | 784 | IN 4000 | Placa ejes 1-8 / A-F Piso 23 torre 3 | 2025-12-01 | 2025-12-08 | 7 | 28 | 29.7 | 106.1 | PLACA | 29.7 | 1 | 106.071
24603 - FLORA - PARQUE CENTRAL LOS ROBLES | 787 | IN 4000 | Placa ejes 1-8 / G-L Piso 23 torre 3 | 2025-12-02 | 2025-12-09 | 7 | 28 | 34.1 | 121.8 | PLACA | 34.1 | 1 | 121.786
24603 - FLORA - PARQUE CENTRAL LOS ROBLES | 795 | IN 4000 | Placa ejes 1-3 / 10 / G-L Piso 24 torre 4 | 2025-12-04 | 2025-12-11 | 7 | 28 | 34.7 | 123.9 | PLACA | 34.7 | 1 | 123.929
24603 - FLORA - PARQUE CENTRAL LOS ROBLES | 792 | IN 4000 | Placa ejes 3-10 / A-F piso 24 torre 4 | 2025-12-03 | 2025-12-10 | 7 | 28 | 37.8 | 135 | PLACA | 37.8 | 1 | 135
24603 - FLORA - PARQUE CENTRAL LOS ROBLES | 766 | IN 4000 | Placa ejes 3-10 / A-F Piso 23 torre 4 | 2025-11-26 | 2025-12-03 | 7 | 28 | 33.9 | 121.1 | PLACA | 33.9 | 1 | 121.071
24603 - FLORA - PARQUE CENTRAL LOS ROBLES | 771 | IN 4000 | Placa ejes 3-10 / G-L Piso 23 torre 4 | 2025-11-27 | 2025-12-04 | 7 | 28 | 33.3 | 118.9 | PLACA | 33.3 | 1 | 118.929
24603 - FLORA - PARQUE CENTRAL LOS ROBLES | 759 | IN 4000 | Placa ejes 1-4 / A-L y 4-8 / F-L Piso 22 torre 3 | 2025-11-24 | 2025-12-01 | 7 | 28 | 32.8 | 117.1 | PLACA | 32.8 | 1 | 117.143
24603 - FLORA - PARQUE CENTRAL LOS ROBLES | 755 | IN 4000 | Muros ejes 1-4 / F-L Piso 21 torre 3 y ejes 5-7 / A-F Piso 22 torre 4 | 2025-11-21 | 2025-11-28 | 7 | 28 | 25.9 | 92.5 | MURO | 25.9 | 1 | 92.5
24603 - FLORA - PARQUE CENTRAL LOS ROBLES | 744 | IN 4000 | Placa ejes 3-10 / G-L Piso 22 torre 4 | 2025-11-18 | 2025-11-25 | 7 | 28 | 26.7 | 95.4 | PLACA | 26.7 | 1 | 95.357
24603 - FLORA - PARQUE CENTRAL LOS ROBLES | 750 | IN 4000 | Placa ejes 1-3 / G-L Piso 22 torre 4 y ejes 8-12 / F-L piso 22 torre 3 | 2025-11-20 | 2025-11-27 | 7 | 28 | 29.8 | 106.4 | PLACA | 29.8 | 1 | 106.429
24603 - FLORA - PARQUE CENTRAL LOS ROBLES | 747 | IN 4000 | Placa ejes 8-12 / A-F Piso 22 torre 3 | 2025-11-19 | 2025-11-26 | 7 | 28 | 28.2 | 100.7 | PLACA | 28.2 | 1 | 100.714
24603 - FLORA - PARQUE CENTRAL LOS ROBLES | 740 | IN-4000 | Placa ejes 3-10 / A-F Piso 22 torre 4 | 2025-11-15 | 2025-11-22 | 7 | 28 | 25.9 | 92.5 | PLACA | 25.9 | 1 | 92.5
24603 - FLORA - PARQUE CENTRAL LOS ROBLES | 738 | IN-4000 | Placa ejes 1-4 / A-L y 4-6 / G-L Piso 21 torre 3 | 2025-11-14 | 2025-11-21 | 7 | 28 | 30.4 | 108.6 | PLACA | 30.4 | 1 | 108.571
24603 - FLORA - PARQUE CENTRAL LOS ROBLES | 731 | IN 4000 | Placa ejes 4-6 / A-F y 6-10 / G-L Piso 21 torre 3 | 2025-11-13 | 2025-11-20 | 7 | 28 | 28.8 | 102.9 | PLACA | 28.8 | 1 | 102.857
24603 - FLORA - PARQUE CENTRAL LOS ROBLES | 728 | IN 4000 | Placa ejes 6-9 / A-F y 10-12 / G-L Piso 21 torre 3 | 2025-11-12 | 2025-11-19 | 7 | 28 | 28.8 | 102.9 | PLACA | 28.8 | 1 | 102.857
24603 - FLORA - PARQUE CENTRAL LOS ROBLES | 723 | 4000 | Placa ejes 1-3 / A-L Piso 21 torre 4 | 2025-11-11 | 2025-11-18 | 7 | 28 | 24.6 | 87.9 | PLACA | 24.6 | 1 | 87.857
24603 - FLORA - PARQUE CENTRAL LOS ROBLES | 720 | IN 4000 | Placa piso 21 Torre 4 Eje 3-10 / G-L | 2025-11-10 | 2025-11-17 | 7 | 28 | 28.2 | 100.7 | PLACA | 28.2 | 1 | 100.714
24603 - FLORA - PARQUE CENTRAL LOS ROBLES | 708 | IN-4000 | Placa ejes 3-10 / A-F Piso 21 torre 4 | 2025-11-05 | 2025-11-12 | 7 | 28 | 32.9 | 117.5 | PLACA | 32.9 | 1 | 117.5
24603 - FLORA - PARQUE CENTRAL LOS ROBLES | 694 | 4000 | Placa ejes 8-12 / A-F | 2025-10-30 | 2025-11-06 | 7 | 28 | 31.8 | 113.6 | PLACA | 31.8 | 1 | 113.571
24603 - FLORA - PARQUE CENTRAL LOS ROBLES | 700 | IN 4000 | Placa ejes 1-8 / A-F Piso 20 torre 3 | 2025-11-01 | 2025-11-08 | 7 | 28 | 31.4 | 112.1 | PLACA | 31.4 | 1 | 112.143
24603 - FLORA - PARQUE CENTRAL LOS ROBLES | 697 | IN 4000 | Placa ejes 8-12 / G-L Piso 20 torre 4 y ejes 1-3 / A-F Piso 20 torre 3 | 2025-10-31 | 2025-11-07 | 7 | 28 | 35 | 125 | PLACA | 35 | 1 | 125
24603 - FLORA - PARQUE CENTRAL LOS ROBLES | 702 | IN 4000 | Placa ejes 1-8 / F Piso 20 torre 3 | 2025-11-04 | 2025-11-11 | 7 | 28 | 25.8 | 92.1 | PLACA | 25.8 | 1 | 92.143
24603 - FLORA - PARQUE CENTRAL LOS ROBLES | 691 | 4000 | Placa ejes 3-10 / G-L Piso 20 Torre 4 | 2025-10-29 | 2025-11-05 | 7 | 28 | 27.7 | 98.9 | PLACA | 27.7 | 1 | 98.929
24603 - FLORA - PARQUE CENTRAL LOS ROBLES | 687 | 4000 | Placa ejes 3-10 / H-F Piso 20 Torre 4 | 2025-10-28 | 2025-11-04 | 7 | 28 | 32.8 | 117.1 | PLACA | 32.8 | 1 | 117.143
24603 - FLORA - PARQUE CENTRAL LOS ROBLES | 681 | 4000 | Placa comunal eje 4 / D-G' | 2025-10-27 | 2025-11-03 | 7 | 28 | 26.4 | 94.3 | PLACA | 26.4 | 1 | 94.286
24603 - FLORA - PARQUE CENTRAL LOS ROBLES | 667 | P 4000 | Viga cimentación eje 3 - A-C | 2025-10-22 | 2025-10-29 | 7 | 28 | 23.6 | 84.3 |  | 23.6 | 1 | 84.286
24603 - FLORA - PARQUE CENTRAL LOS ROBLES | 615 | 4000 | Placa comercio 2 | 2025-10-03 | 2025-10-10 | 7 | 28 | 22.8 | 81.4 | PLACA | 22.8 | 1 | 81.429
24603 - FLORA - PARQUE CENTRAL LOS ROBLES | 582 | 4000 | Tanque SUDS Comercio 2 | 2025-09-19 | 2025-09-26 | 7 | 28 | 18.8 | 67.1 |  | 18.8 | 1 | 67.143
24603 - FLORA - PARQUE CENTRAL LOS ROBLES | 527 | 4000 | Tanque de aguas lluvias comercio 2 | 2025-08-28 | 2025-09-04 | 7 | 28 | 35.4 | 126.4 |  | 35.4 | 1 | 126.429
24603 - FLORA - PARQUE CENTRAL LOS ROBLES | 1107 | Plástico | Muro cabezal ejes 1 / H - K, plataforma 1 | 2026-06-09 | 2026-06-16 | 7 | 21 | 22.6 | 107.6 | MURO | 22.6 | 1 | 107.619
24603 - FLORA - PARQUE CENTRAL LOS ROBLES | 1105 | Plástico | Viga cabezal ejes 1' / E-F y antepecho 1' / D, semisótano plataforma 1 | 2026-06-06 | 2026-06-13 | 7 | 21 | 20.9 | 99.5 |  | 20.9 | 1 | 99.524
24603 - FLORA - PARQUE CENTRAL LOS ROBLES | 1100 | Plástico | Viga cabezal ejes 1 / D-F, semisótano plataforma 1 | 2026-06-04 | 2026-06-11 | 7 | 21 | 18.1 | 86.2 |  | 18.1 | 1 | 86.19
24603 - FLORA - PARQUE CENTRAL LOS ROBLES | 1097 | Plástico | Antepecho ejes 1-2 / D, semisótano plataforma 1 | 2026-06-03 | 2026-06-10 | 7 | 21 | 18.7 | 89 |  | 18.7 | 1 | 89.048
24603 - FLORA - PARQUE CENTRAL LOS ROBLES | 1091 | Plástico | Antepechos ejes 2-4 / A, semisótano plataforma 1 | 2026-06-01 | 2026-06-08 | 7 | 21 | 17.5 | 83.3 |  | 17.5 | 1 | 83.333
24603 - FLORA - PARQUE CENTRAL LOS ROBLES | 1085 | Autocompactado | Columnas semisótano ejes 5-7 / H-I, plataforma 1 | 2026-05-28 | 2026-06-04 | 7 | 21 | 17.2 | 81.9 |  | 17.2 | 1 | 81.905
24603 - FLORA - PARQUE CENTRAL LOS ROBLES | 1074 | Plástico | Placa semisótano ejes 4-7 / J-G, plataforma 1 | 2026-05-26 | 2026-06-02 | 7 | 21 | 22.1 | 105.2 | PLACA | 22.1 | 1 | 105.238
24603 - FLORA - PARQUE CENTRAL LOS ROBLES | 1081 | Plástico | Viga cabezal semisótano ejes 1-2 / D plataforma 1 | 2026-05-27 | 2026-06-03 | 7 | 21 | 19.2 | 91.4 |  | 19.2 | 1 | 91.429
24603 - FLORA - PARQUE CENTRAL LOS ROBLES | 1079 | Autocompactado | Columnas semisótano ejes 1-3 / E-G, plataforma 1 | 2026-05-27 | 2026-06-03 | 7 | 21 | 20.3 | 96.7 |  | 20.3 | 1 | 96.667
24603 - FLORA - PARQUE CENTRAL LOS ROBLES | 1078 | Autocompactado | Columnas semisótano ejes 1-3 / E-G, plataforma 1 | 2026-05-26 | 2026-06-02 | 7 | 21 | 21.1 | 100.5 |  | 21.1 | 1 | 100.476
24603 - FLORA - PARQUE CENTRAL LOS ROBLES | 1072 | Plástico | Viga cabezal ejes 2-4 / D, semisótano plataforma 1 | 2026-05-25 | 2026-06-01 | 7 | 21 | 21.4 | 101.9 |  | 21.4 | 1 | 101.905
24603 - FLORA - PARQUE CENTRAL LOS ROBLES | 1067 | Autocompactado | Columnas ejes 1-3 / E-F, sótano plataforma 1 | 2026-05-22 | 2026-05-29 | 7 | 21 | 19.2 | 91.4 |  | 19.2 | 1 | 91.429
24603 - FLORA - PARQUE CENTRAL LOS ROBLES | 1062 | Plástico | Antepechos 1-1 / K piso 1, plataforma 1 | 2026-05-21 | 2026-05-28 | 7 | 21 | 20.8 | 99 |  | 20.8 | 1 | 99.048
24603 - FLORA - PARQUE CENTRAL LOS ROBLES | 1059 | Autocompactado | Columnas ejes 5-8 / E-G, semisótano plataforma 1 | 2026-05-20 | 2026-05-27 | 7 | 21 | 19.8 | 94.3 |  | 19.8 | 1 | 94.286
24603 - FLORA - PARQUE CENTRAL LOS ROBLES | 1057 | Plástico | Escalera sótano/ semisótano plataforma 1 | 2026-05-19 | 2026-05-26 | 7 | 21 | 18.5 | 88.1 |  | 18.5 | 1 | 88.095
24603 - FLORA - PARQUE CENTRAL LOS ROBLES | 1056 | C. Fluido | Columnas ejes 6-7 / E-F, semisótano plataforma 1 | 2026-05-16 | 2026-05-23 | 7 | 21 | 17.2 | 81.9 |  | 17.2 | 1 | 81.905
24603 - FLORA - PARQUE CENTRAL LOS ROBLES | 1053 | Plástico | Antepechos ejes 2-4 / K, plataforma 1 | 2026-05-16 | 2026-05-23 | 7 | 21 | 19.6 | 93.3 |  | 19.6 | 1 | 93.333
24603 - FLORA - PARQUE CENTRAL LOS ROBLES | 1049 | Plástico | Placa semisótano ejes 1-3 / D-G, plataforma 1 | 2026-05-15 | 2026-05-22 | 7 | 21 | 22.1 | 105.2 | PLACA | 22.1 | 1 | 105.238
24603 - FLORA - PARQUE CENTRAL LOS ROBLES | 1038 | Autocompactante | Columnas ejes 1-2 / E-G Sótano plataforma 1 | 2026-05-08 | 2026-05-15 | 7 | 21 | 18.4 | 87.6 |  | 18.4 | 1 | 87.619
24603 - FLORA - PARQUE CENTRAL LOS ROBLES | 1030 | Plástico | Placa semisótano ejes 5-7 / D-G, plataforma 1 | 2026-05-05 | 2026-05-12 | 7 | 21 | 23.4 | 111.4 | PLACA | 23.4 | 1 | 111.429
24603 - FLORA - PARQUE CENTRAL LOS ROBLES | 1029 | Plástico | Placa semisótano ejes 5-7 / D-G, plataforma 1 | 2026-05-05 | 2026-05-12 | 7 | 21 | 22.3 | 106.2 | PLACA | 22.3 | 1 | 106.19
24603 - FLORA - PARQUE CENTRAL LOS ROBLES | 1027 | Plástico | Viga cabezal, ejes 1 / I - K semisótano plataforma 1 | 2026-05-04 | 2026-05-11 | 7 | 21 | 15.7 | 74.8 |  | 15.7 | 1 | 74.762
24603 - FLORA - PARQUE CENTRAL LOS ROBLES | 1026 | C. Fluido | Columnas ejes 2-3 / E-F, sótano plataforma 1 | 2026-05-04 | 2026-05-11 | 7 | 21 | 16.4 | 78.1 |  | 16.4 | 1 | 78.095
24603 - FLORA - PARQUE CENTRAL LOS ROBLES | 1022 | Plástico | Cimentación ejes 1-3 / E-I, sótano plataforma 1 | 2026-04-28 | 2026-05-05 | 7 | 21 | 17 | 81 |  | 17 | 1 | 80.952
24603 - FLORA - PARQUE CENTRAL LOS ROBLES | 1021 | Plástico | Viga cabezal ejes 1-4 / K, semisótano plataforma 1 | 2026-04-28 | 2026-05-05 | 7 | 21 | 17.6 | 83.8 |  | 17.6 | 1 | 83.81
24603 - FLORA - PARQUE CENTRAL LOS ROBLES | 1020 | Plástico | Cimentación ejes 1-3 / E-I, sótano plataforma 1 | 2026-04-28 | 2026-05-05 | 7 | 21 | 16.8 | 80 |  | 16.8 | 1 | 80
24603 - FLORA - PARQUE CENTRAL LOS ROBLES | 1016 | Autocompactado | Columnas sótano ejes 7 / H-F, plataforma 1 | 2026-04-25 | 2026-05-02 | 7 | 21 | 16.5 | 78.6 |  | 16.5 | 1 | 78.571
24603 - FLORA - PARQUE CENTRAL LOS ROBLES | 1008 | Plástico | Cimentación ejes 3-4 / E-K, sótano plataforma 1 | 2026-04-21 | 2026-04-28 | 7 | 21 | 15.7 | 74.8 |  | 15.7 | 1 | 74.762
24603 - FLORA - PARQUE CENTRAL LOS ROBLES | 999 | Industrializado | Placa sobre recorrido ascensores T3 y T4 | 2026-04-16 | 2026-04-23 | 7 | 21 | 22.1 | 105.2 | PLACA | 22.1 | 1 | 105.238
24603 - FLORA - PARQUE CENTRAL LOS ROBLES | 989 | Plástico | Cimentación ejes 6-8 / E-I, plataforma 1 sótano | 2026-04-11 | 2026-04-18 | 7 | 21 | 17.7 | 84.3 |  | 17.7 | 1 | 84.286
24603 - FLORA - PARQUE CENTRAL LOS ROBLES | 988 | Plástico | Cimentación ejes 6-8 / E-I, plataforma 1 sótano | 2026-04-11 | 2026-04-18 | 7 | 21 | 20.8 | 99 |  | 20.8 | 1 | 99.048
24603 - FLORA - PARQUE CENTRAL LOS ROBLES | 984 | Industrializado | Placa cubierta escaleras, ascensor y set T3 | 2026-04-08 | 2026-04-15 | 7 | 21 | 33 | 157.1 | PLACA | 33 | 1 | 157.143
24603 - FLORA - PARQUE CENTRAL LOS ROBLES | 981 | Plástico | Viga cabezal, ejes 2-4 / K Semisótano plataforma 1 | 2026-04-01 | 2026-04-08 | 7 | 21 | 22.1 | 105.2 |  | 22.1 | 1 | 105.238
24603 - FLORA - PARQUE CENTRAL LOS ROBLES | 980 | Industrializado | Cubierta y escaleras ascensor T4 | 2026-03-31 | 2026-04-07 | 7 | 21 | 25.7 | 122.4 |  | 25.7 | 1 | 122.381
24603 - FLORA - PARQUE CENTRAL LOS ROBLES | 979 | Autocompactado | Columnas ejes 5-8 / K-I Sótano plataforma 1 | 2026-03-30 | 2026-04-06 | 7 | 21 | 18.4 | 87.6 |  | 18.4 | 1 | 87.619
24603 - FLORA - PARQUE CENTRAL LOS ROBLES | 973 | Plástico | Cimentación ejes 1-2 / K-L sótano plataforma 1 | 2026-03-25 | 2026-04-01 | 7 | 21 | 24.3 | 115.7 |  | 24.3 | 1 | 115.714
24603 - FLORA - PARQUE CENTRAL LOS ROBLES | 968 | Autocompactado | Columnas sótano, ejes 6-8 / G-D Plataforma 1 | 2026-03-20 | 2026-03-27 | 7 | 21 | 17.2 | 81.9 |  | 17.2 | 1 | 81.905
24603 - FLORA - PARQUE CENTRAL LOS ROBLES | 967 | Plástico | Cimentación sótano plataforma 1, ejes 1-2 / D-E | 2026-03-19 | 2026-03-26 | 7 | 21 | 21.6 | 102.9 |  | 21.6 | 1 | 102.857
24603 - FLORA - PARQUE CENTRAL LOS ROBLES | 964 | Fluido | Columnas plataforma 1, sótano, ejes 5-6 / I-E | 2026-03-17 | 2026-03-24 | 7 | 21 | 17.2 | 81.9 |  | 17.2 | 1 | 81.905
24603 - FLORA - PARQUE CENTRAL LOS ROBLES | 960 | Industrializado | Escaleras piso 27 a cubierta T4 | 2026-03-13 | 2026-03-20 | 7 | 21 | 20.4 | 97.1 |  | 20.4 | 1 | 97.143
24603 - FLORA - PARQUE CENTRAL LOS ROBLES | 957 | Industrializado | Placa cubierta T3, ejes 1-4 / A-L | 2026-03-11 | 2026-03-18 | 7 | 21 | 22.9 | 109 | PLACA | 22.9 | 1 | 109.048
24603 - FLORA - PARQUE CENTRAL LOS ROBLES | 955 | Industrializado | Antepechos y bordillos, cubierta T3, ejes 4-7 / A y 4-7 / L | 2026-03-10 | 2026-03-17 | 7 | 21 | 27.2 | 129.5 |  | 27.2 | 1 | 129.524
24603 - FLORA - PARQUE CENTRAL LOS ROBLES | 954 | Plástico | Cimentación plataforma 1, sótano, ejes 5-7 / A-G | 2026-03-10 | 2026-03-17 | 7 | 21 | 19.6 | 93.3 |  | 19.6 | 1 | 93.333
24603 - FLORA - PARQUE CENTRAL LOS ROBLES | 953 | Plástico | Cimentación plataforma 1, sótano, ejes 5-7 / K-G | 2026-03-10 | 2026-03-17 | 7 | 21 | 21.3 | 101.4 |  | 21.3 | 1 | 101.429
24603 - FLORA - PARQUE CENTRAL LOS ROBLES | 952 | Industrializado | Bordillos T3, ejes 8-12 / A-L | 2026-03-09 | 2026-03-16 | 7 | 21 | 27.2 | 129.5 |  | 27.2 | 1 | 129.524
24603 - FLORA - PARQUE CENTRAL LOS ROBLES | 951 | Industrializado | Escaleras T3, piso 26 al 27 | 2026-03-09 | 2026-03-16 | 7 | 21 | 26.5 | 126.2 |  | 26.5 | 1 | 126.19
24603 - FLORA - PARQUE CENTRAL LOS ROBLES | 948 | Industrializado | Placa T3, cubierta, ejes 4-8 / A-L | 2026-03-06 | 2026-03-13 | 7 | 21 | 21.4 | 101.9 | PLACA | 21.4 | 1 | 101.905
24603 - FLORA - PARQUE CENTRAL LOS ROBLES | 947 | Industrializado | Muros antepechos cubierta T4 | 2026-03-05 | 2026-03-12 | 7 | 21 | 25.1 | 119.5 | MURO | 25.1 | 1 | 119.524
24603 - FLORA - PARQUE CENTRAL LOS ROBLES | 946 | Industrializado | Escaleras piso 27 a cubierta, ejes A-G / 10-9, T4 | 2026-03-05 | 2026-03-12 | 7 | 21 | 24.2 | 115.2 |  | 24.2 | 1 | 115.238
24603 - FLORA - PARQUE CENTRAL LOS ROBLES | 942 | Plástico | Cimentación sótano ejes 5-6 y parte del 4, plataforma 1 | 2026-02-27 | 2026-03-06 | 7 | 21 | 20.4 | 97.1 |  | 20.4 | 1 | 97.143
24603 - FLORA - PARQUE CENTRAL LOS ROBLES | 940 | Industrializado | Placa T3, cubierta ejes 8-12 / A-L | 2026-02-27 | 2026-03-06 | 7 | 21 | 23.6 | 112.4 | PLACA | 23.6 | 1 | 112.381
24603 - FLORA - PARQUE CENTRAL LOS ROBLES | 937 | No especificado | Escaleras T4, piso 26 a 27 | 2026-02-25 | 2026-03-04 | 7 | 21 | 22.6 | 107.6 |  | 22.6 | 1 | 107.619
24603 - FLORA - PARQUE CENTRAL LOS ROBLES | 936 | No especificado | Base torre grúa | 2026-02-24 | 2026-03-03 | 7 | 21 | 21.7 | 103.3 |  | 21.7 | 1 | 103.333
24603 - FLORA - PARQUE CENTRAL LOS ROBLES | 934 | No especificado | Placa T4, cubierta, ejes 1-5 / A-L | 2026-02-21 | 2026-02-28 | 7 | 21 | 24.3 | 115.7 | PLACA | 24.3 | 1 | 115.714
24603 - FLORA - PARQUE CENTRAL LOS ROBLES | 930 | Industrializado | Escaleras T3, piso 26 y 27 | 2026-02-19 | 2026-02-26 | 7 | 21 | 23.5 | 111.9 |  | 23.5 | 1 | 111.905
24603 - FLORA - PARQUE CENTRAL LOS ROBLES | 927 | Industrializado | Placa T4, cubierta ejes 5-10 / A-L | 2026-02-17 | 2026-02-24 | 7 | 21 | 24.3 | 115.7 | PLACA | 24.3 | 1 | 115.714
24603 - FLORA - PARQUE CENTRAL LOS ROBLES | 923 | Industrializado | Escaleras piso 25, 26, T3 | 2026-02-16 | 2026-02-23 | 7 | 21 | 32.3 | 153.8 |  | 32.3 | 1 | 153.81
24603 - FLORA - PARQUE CENTRAL LOS ROBLES | 921 | Industrializado | Placa T3, piso 27, ejes 1-4 / A-L | 2026-02-10 | 2026-02-17 | 7 | 21 | 26.1 | 124.3 | PLACA | 26.1 | 1 | 124.286
24603 - FLORA - PARQUE CENTRAL LOS ROBLES | 919 | Industrializado | Placa T3, piso 27, ejes 4-8 / G-L | 2026-02-09 | 2026-02-16 | 7 | 21 | 25.8 | 122.9 | PLACA | 25.8 | 1 | 122.857
24603 - FLORA - PARQUE CENTRAL LOS ROBLES | 917 | Industrializado | Placa torre 3 piso 27, Ejes 8-12 / G-L | 2026-02-06 | 2026-02-13 | 7 | 21 | 24.9 | 118.6 | PLACA | 24.9 | 1 | 118.571
24603 - FLORA - PARQUE CENTRAL LOS ROBLES | 915 | Industrializado | Placa torre 3 piso 27, Ejes 8-12 / F-K | 2026-02-05 | 2026-02-12 | 7 | 21 | 25.8 | 122.9 | PLACA | 25.8 | 1 | 122.857
24603 - FLORA - PARQUE CENTRAL LOS ROBLES | 913 | Industrializado | Placa torre 3 piso 27, Ejes 8-12 / A-F | 2026-02-04 | 2026-02-11 | 7 | 21 | 25.5 | 121.4 | PLACA | 25.5 | 1 | 121.429
24603 - FLORA - PARQUE CENTRAL LOS ROBLES | 911 | Plástico | Vigas andén, Ejes 1-4 / H-K, Plataforma 1 | 2026-02-04 | 2026-02-11 | 7 | 21 | 21.4 | 101.9 |  | 21.4 | 1 | 101.905
24603 - FLORA - PARQUE CENTRAL LOS ROBLES | 909 | Industrializado | Placa torre 4 piso 27, Ejes 1-5 / G-L | 2026-02-03 | 2026-02-10 | 7 | 21 | 31.3 | 149 | PLACA | 31.3 | 1 | 149.048
24603 - FLORA - PARQUE CENTRAL LOS ROBLES | 904 | Industrializado | Escaleras T3, piso 24 a piso 25 | 2026-02-03 | 2026-02-10 | 7 | 21 | 28.6 | 136.2 |  | 28.6 | 1 | 136.19
24603 - FLORA - PARQUE CENTRAL LOS ROBLES | 902 | Industrializado | Placa T4, piso 27, ejes 1-5 / A-F | 2026-02-02 | 2026-02-09 | 7 | 21 | 30.4 | 144.8 | PLACA | 30.4 | 1 | 144.762
24603 - FLORA - PARQUE CENTRAL LOS ROBLES | 899 | Industrializado | Placa T4, piso 27, ejes 5-10 / F-L | 2026-01-31 | 2026-02-07 | 7 | 21 | 29.3 | 139.5 | PLACA | 29.3 | 1 | 139.524
24603 - FLORA - PARQUE CENTRAL LOS ROBLES | 896 | Industrializado | Placa torre 4 piso 27, ejes 5-10 / A-E | 2026-01-30 | 2026-02-06 | 7 | 21 | 30.6 | 145.7 | PLACA | 30.6 | 1 | 145.714
24603 - FLORA - PARQUE CENTRAL LOS ROBLES | 895 | Industrializado | Escaleras torre 4 piso 24 al 25 | 2026-01-30 | 2026-02-06 | 7 | 21 | 20.3 | 96.7 |  | 20.3 | 1 | 96.667
24603 - FLORA - PARQUE CENTRAL LOS ROBLES | 893 | Industrializado | Placa torre 3 piso 26, ejes 1-4 / A-L | 2026-01-28 | 2026-02-04 | 7 | 21 | 29.4 | 140 | PLACA | 29.4 | 1 | 140
24603 - FLORA - PARQUE CENTRAL LOS ROBLES | 889 | No especificado | Placa T3, piso 26, ejes 4-8 / G-L | 2026-01-27 | 2026-02-03 | 7 | 21 | 27.8 | 132.4 | PLACA | 27.8 | 1 | 132.381
24603 - FLORA - PARQUE CENTRAL LOS ROBLES | 888 | No especificado | Viga andén, ejes 1-4 / F-H, plataforma 1 | 2026-01-27 | 2026-02-03 | 7 | 21 | 22.7 | 108.1 |  | 22.7 | 1 | 108.095
24603 - FLORA - PARQUE CENTRAL LOS ROBLES | 886 | Industrializado | Placa torre 3, Piso 26, Ejes 4-8/ A-F | 2026-01-26 | 2026-02-02 | 7 | 21 | 25.9 | 123.3 | PLACA | 25.9 | 1 | 123.333
24603 - FLORA - PARQUE CENTRAL LOS ROBLES | 884 | Industrializado | Placa torre 3, Piso 26, Ejes 8-12/F-L | 2026-01-24 | 2026-01-31 | 7 | 21 | 24.5 | 116.7 | PLACA | 24.5 | 1 | 116.667
24603 - FLORA - PARQUE CENTRAL LOS ROBLES | 882 | Industrializado | Escaleras torre 3, Piso 23 al 24 | 2026-01-23 | 2026-01-30 | 7 | 21 | 21.5 | 102.4 |  | 21.5 | 1 | 102.381
24603 - FLORA - PARQUE CENTRAL LOS ROBLES | 881 | Industrializado | Placa torre 3, Piso 26, Ejes 8-12 / A-F | 2026-01-23 | 2026-01-30 | 7 | 21 | 29.4 | 140 | PLACA | 29.4 | 1 | 140
24603 - FLORA - PARQUE CENTRAL LOS ROBLES | 878 | Industrializado | Placa torre 4, Piso 26 | 2026-01-22 | 2026-01-29 | 7 | 21 | 19.5 | 92.9 | PLACA | 19.5 | 1 | 92.857
24603 - FLORA - PARQUE CENTRAL LOS ROBLES | 873 | Industrializado | Placa T4, piso 26, ejes 1-5 / A-F | 2026-01-21 | 2026-01-28 | 7 | 21 | 24.6 | 117.1 | PLACA | 24.6 | 1 | 117.143
24603 - FLORA - PARQUE CENTRAL LOS ROBLES | 872 | Plástico | Viga andén, ejes 1-3 / D-F, plataforma 1 | 2026-01-21 | 2026-01-28 | 7 | 21 | 21.8 | 103.8 |  | 21.8 | 1 | 103.81
24603 - FLORA - PARQUE CENTRAL LOS ROBLES | 869 | Industrializado | Escaleras T4, piso 23 a 24 | 2026-01-21 | 2026-01-28 | 7 | 21 | 25.2 | 120 |  | 25.2 | 1 | 120
24603 - FLORA - PARQUE CENTRAL LOS ROBLES | 861 | Industrializado | Placa T3, piso 25, ejes 1-6 / G-L | 2026-01-17 | 2026-01-24 | 7 | 21 | 25.3 | 120.5 | PLACA | 25.3 | 1 | 120.476
24603 - FLORA - PARQUE CENTRAL LOS ROBLES | 867 | Industrializado | Placa T4, piso 26, ejes 5-10 / G-L | 2026-01-20 | 2026-01-26 | 7 | 21 | 25 | 119 | PLACA | 25 | 1 | 119.048
24603 - FLORA - PARQUE CENTRAL LOS ROBLES | 864 | Industrializado | Placa T4, piso 25, ejes 1-4 / G-L | 2026-01-19 | 2026-01-26 | 7 | 21 | 26.5 | 126.2 | PLACA | 26.5 | 1 | 126.19
24603 - FLORA - PARQUE CENTRAL LOS ROBLES | 856 | Industrializado | Placa torre 3 piso 25 ejes 6-8 / G-L | 2026-01-15 | 2026-01-22 | 7 | 21 | 25.3 | 120.5 | PLACA | 25.3 | 1 | 120.476
24603 - FLORA - PARQUE CENTRAL LOS ROBLES | 855 | Tremie | Pilote 6 comercio 1 y 4, Torre grúa | 2026-01-14 | 2026-01-21 | 7 | 21 | 17.5 | 83.3 |  | 17.5 | 1 | 83.333
24603 - FLORA - PARQUE CENTRAL LOS ROBLES | 854 | Tremie | Pilote torre grúa 2 y 3 | 2026-01-13 | 2026-01-20 | 7 | 21 | 13.7 | 65.2 |  | 13.7 | 1 | 65.238
24603 - FLORA - PARQUE CENTRAL LOS ROBLES | 853 | Tremie | Pilote 4, comercio 1 - Pilote 1, torre grúa 2 | 2026-01-09 | 2026-01-16 | 7 | 21 | 15.4 | 73.3 |  | 15.4 | 1 | 73.333
24603 - FLORA - PARQUE CENTRAL LOS ROBLES | 852 | Tremie | Pilote 2, comercio 1 - Pilote 3, comercio 1 | 2026-01-08 | 2026-01-15 | 7 | 21 | 12.7 | 60.5 |  | 12.7 | 1 | 60.476
24603 - FLORA - PARQUE CENTRAL LOS ROBLES | 851 | Tremie | Barrete 02, plataforma 1 | 2026-01-07 | 2026-01-14 | 7 | 21 | 11.7 | 55.7 |  | 11.7 | 1 | 55.714
24603 - FLORA - PARQUE CENTRAL LOS ROBLES | 850 | Tremie | Pilote 1 y pilote 5, comercio 1 | 2026-01-06 | 2026-01-13 | 7 | 21 | 11 | 52.4 |  | 11 | 1 | 52.381
24603 - FLORA - PARQUE CENTRAL LOS ROBLES | 848 | Tremie | Barrete 60 | 2026-01-03 | 2026-01-10 | 7 | 21 | 17.5 | 83.3 |  | 17.5 | 1 | 83.333
24603 - FLORA - PARQUE CENTRAL LOS ROBLES | 846 | Tremie | Pantalla M 61 | 2025-12-29 | 2026-01-05 | 7 | 21 | 18.3 | 87.1 |  | 18.3 | 1 | 87.143
24603 - FLORA - PARQUE CENTRAL LOS ROBLES | 844 | Tremie | Pantalla M 01, plataforma 1 | 2025-12-26 | 2026-01-02 | 7 | 21 | 22.1 | 105.2 |  | 22.1 | 1 | 105.238
24603 - FLORA - PARQUE CENTRAL LOS ROBLES | 841 | Tremie | Pantalla M 60 | 2025-12-23 | 2025-12-30 | 7 | 21 | 18.7 | 89 |  | 18.7 | 1 | 89.048
24603 - FLORA - PARQUE CENTRAL LOS ROBLES | 840 | Tremie | Pantalla M 58, plataforma 1 | 2025-12-20 | 2025-12-27 | 7 | 21 | 16.8 | 80 |  | 16.8 | 1 | 80
24603 - FLORA - PARQUE CENTRAL LOS ROBLES | 837 | C. Fluido | Columnas ejes 3-1 / A-C, piso 2 | 2025-12-20 | 2025-12-27 | 7 | 21 | 20.2 | 96.2 |  | 20.2 | 1 | 96.19
24603 - FLORA - PARQUE CENTRAL LOS ROBLES | 836 | Plástico | Cimentación ejes 6-8 / K - L, plataforma 1 | 2025-12-20 | 2025-12-27 | 7 | 21 | 20.7 | 98.6 |  | 20.7 | 1 | 98.571
24603 - FLORA - PARQUE CENTRAL LOS ROBLES | 835 | Industrializado | Muros T4, piso 25, ejes 5-10 / A-F | 2025-12-19 | 2025-12-26 | 7 | 21 | 29.5 | 140.5 | MURO | 29.5 | 1 | 140.476
24603 - FLORA - PARQUE CENTRAL LOS ROBLES | 834 | Industrializado | Placa T3, piso 25, ejes 1-8 / G-L | 2025-12-19 | 2025-12-26 | 7 | 21 | 28.5 | 135.7 | PLACA | 28.5 | 1 | 135.714
24603 - FLORA - PARQUE CENTRAL LOS ROBLES | 832 | Tremie | Barrete M 56 | 2025-12-19 | 2025-12-26 | 7 | 21 | 21.7 | 103.3 |  | 21.7 | 1 | 103.333
24603 - FLORA - PARQUE CENTRAL LOS ROBLES | 828 | Industrializado | Placa T4, piso 25, ejes 1-4 / F-G y ejes 8-12 / A-F, piso 25, T3 | 2025-12-18 | 2025-12-25 | 7 | 21 | 26.5 | 126.2 | PLACA | 26.5 | 1 | 126.19
24603 - FLORA - PARQUE CENTRAL LOS ROBLES | 826 | Industrializado | Placa T3, piso 25, ejes 1-3 / A-F y ejes 10-12 / A-L, T4, piso 25 | 2025-12-17 | 2025-12-24 | 7 | 21 | 23.9 | 113.8 | PLACA | 23.9 | 1 | 113.81
24603 - FLORA - PARQUE CENTRAL LOS ROBLES | 824 | Tremie | Pantalla M 57, plataforma 1 | 2025-12-17 | 2025-12-24 | 7 | 21 | 19.9 | 94.8 |  | 19.9 | 1 | 94.762
24603 - FLORA - PARQUE CENTRAL LOS ROBLES | 818 | Industrializado | Placa T4, piso 25, ejes 8-10 / A-F | 2025-12-15 | 2025-12-22 | 7 | 21 | 28 | 133.3 | PLACA | 28 | 1 | 133.333
24603 - FLORA - PARQUE CENTRAL LOS ROBLES | 817 | Tremie | Pantalla M54, T1 | 2025-12-15 | 2025-12-22 | 7 | 21 | 25.2 | 120 |  | 25.2 | 1 | 120
24603 - FLORA - PARQUE CENTRAL LOS ROBLES | 809 | Tremie | Plataforma H55, Plataforma #1 | 2025-12-12 | 2025-12-19 | 7 | 21 | 21.1 | 100.5 |  | 21.1 | 1 | 100.476
24603 - FLORA - PARQUE CENTRAL LOS ROBLES | 822 | Industrializado | Placa torre 3 piso 25 ejes 3-10 / G-L | 2025-12-16 | 2025-12-23 | 7 | 21 | 28.2 | 134.3 | PLACA | 28.2 | 1 | 134.286
24603 - FLORA - PARQUE CENTRAL LOS ROBLES | 820 | Plástico | Placa ejes 2-3 / A-C, Piso 2, Comercio 2 | 2025-12-16 | 2025-12-23 | 7 | 21 | 31.6 | 150.5 | PLACA | 31.6 | 1 | 150.476
24603 - FLORA - PARQUE CENTRAL LOS ROBLES | 807 | Tremie | Pantalla H59 Plataforma #1 | 2025-12-11 | 2025-12-18 | 7 | 21 | 21.6 | 102.9 |  | 21.6 | 1 | 102.857
24603 - FLORA - PARQUE CENTRAL LOS ROBLES | 805 | Tremie | Pantalla M50 Plataforma #1 | 2025-12-10 | 2025-12-17 | 7 | 21 | 23.4 | 111.4 |  | 23.4 | 1 | 111.429
24603 - FLORA - PARQUE CENTRAL LOS ROBLES | 802 | Tremie | Barrete plataforma #1 | 2025-12-09 | 2025-12-16 | 7 | 21 | 18.1 | 86.2 |  | 18.1 | 1 | 86.19
24603 - FLORA - PARQUE CENTRAL LOS ROBLES | 776 | T 3000 | Pantalla hembra 53 | 2025-11-28 | 2025-12-05 | 7 | 21 | 20.9 | 99.5 |  | 20.9 | 1 | 99.524
24603 - FLORA - PARQUE CENTRAL LOS ROBLES | 773 | T 3000 | Columna ejes 2-C | 2025-11-28 | 2025-12-05 | 7 | 21 | 24.5 | 116.7 |  | 24.5 | 1 | 116.667
24603 - FLORA - PARQUE CENTRAL LOS ROBLES | 783 | T 3000 | Barrete M-44 | 2025-12-01 | 2025-12-08 | 7 | 21 | 19.1 | 91 |  | 19.1 | 1 | 90.952
24603 - FLORA - PARQUE CENTRAL LOS ROBLES | 789 | AU 3000 | Columna ejes 3 / A-C Piso 1 comercio 2 | 2025-12-03 | 2025-12-10 | 7 | 21 | 24.2 | 115.2 |  | 24.2 | 1 | 115.238
24603 - FLORA - PARQUE CENTRAL LOS ROBLES | 794 | T 3000 | Pantalla H-51 | 2025-12-04 | 2025-12-11 | 7 | 21 | 20.7 | 98.6 |  | 20.7 | 1 | 98.571
24603 - FLORA - PARQUE CENTRAL LOS ROBLES | 793 | P 3000 | Cimentación sótano plataforma 1 ejes D-E / 6-8 | 2025-12-04 | 2025-12-11 | 7 | 21 | 22 | 104.8 |  | 22 | 1 | 104.762
24603 - FLORA - PARQUE CENTRAL LOS ROBLES | 790 | T 3000 | Barrete M-48 | 2025-12-02 | 2025-12-09 | 7 | 21 | 20.9 | 99.5 |  | 20.9 | 1 | 99.524
24603 - FLORA - PARQUE CENTRAL LOS ROBLES | 767 | T 3000 | Pantalla macho 46 | 2025-11-26 | 2025-12-03 | 7 | 21 | 19 | 90.5 |  | 19 | 1 | 90.476
24603 - FLORA - PARQUE CENTRAL LOS ROBLES | 772 | T 3000 | Pantalla Macho 42 | 2025-11-27 | 2025-12-04 | 7 | 21 | 18.3 | 87.1 |  | 18.3 | 1 | 87.143
24603 - FLORA - PARQUE CENTRAL LOS ROBLES | 761 | T 3000 | Pantalla 49 Hembra | 2025-11-25 | 2025-12-02 | 7 | 21 | 15.4 | 73.3 |  | 15.4 | 1 | 73.333
24603 - FLORA - PARQUE CENTRAL LOS ROBLES | 752 | P 3000 | Columna piso 2 Comercio 2 ejes 2 / A-B | 2025-11-21 | 2025-11-28 | 7 | 21 | 20.4 | 97.1 |  | 20.4 | 1 | 97.143
24603 - FLORA - PARQUE CENTRAL LOS ROBLES | 743 | T 3000 | Pantalla hembra 45 | 2025-11-18 | 2025-11-25 | 7 | 21 | 14.4 | 68.6 |  | 14.4 | 1 | 68.571
24603 - FLORA - PARQUE CENTRAL LOS ROBLES | 739 | P-3000 | Columna piso 2 eje 1-C | 2025-11-15 | 2025-11-22 | 7 | 21 | 29.3 | 139.5 |  | 29.3 | 1 | 139.524
24603 - FLORA - PARQUE CENTRAL LOS ROBLES | 736 |  | Pantalla H-47 | 2025-11-14 | 2025-11-21 | 7 | 21 | 18.7 | 89 |  | 18.7 | 1 | 89.048
24603 - FLORA - PARQUE CENTRAL LOS ROBLES | 733 |  | Columna piso 2, comercio 2, ejes 1 / A-C | 2025-11-14 | 2025-11-21 | 7 | 21 | 30.5 | 145.2 |  | 30.5 | 1 | 145.238
24603 - FLORA - PARQUE CENTRAL LOS ROBLES | 730 | T 3000 | Pantalla hembra 43 | 2025-11-13 | 2025-11-20 | 7 | 21 | 17.2 | 81.9 |  | 17.2 | 1 | 81.905
24603 - FLORA - PARQUE CENTRAL LOS ROBLES | 725 | T3000 | Pilote 49 plataforma 1 | 2025-11-11 | 2025-11-18 | 7 | 21 | 17.5 | 83.3 |  | 17.5 | 1 | 83.333
24603 - FLORA - PARQUE CENTRAL LOS ROBLES | 722 | T3000 | Pilote 75 torre 1 | 2025-11-11 | 2025-11-18 | 7 | 21 | 25.8 | 122.9 |  | 25.8 | 1 | 122.857
24603 - FLORA - PARQUE CENTRAL LOS ROBLES | 721 | T 3000 | Pilote 72 Plataforma 1 | 2025-11-10 | 2025-11-17 | 7 | 21 | 16.4 | 78.1 |  | 16.4 | 1 | 78.095
24603 - FLORA - PARQUE CENTRAL LOS ROBLES | 709 | T-3000 | Pilote 66 Plataforma 1 | 2025-11-06 | 2025-11-13 | 7 | 21 | 13.1 | 62.4 |  | 13.1 | 1 | 62.381
24603 - FLORA - PARQUE CENTRAL LOS ROBLES | 705 | T-3000 | Pilote 57 Plataforma 1 | 2025-11-05 | 2025-11-12 | 7 | 21 | 15 | 71.4 |  | 15 | 1 | 71.429
24603 - FLORA - PARQUE CENTRAL LOS ROBLES | 716 | T-3000 | Pilote 107 Plataforma 1 | 2025-11-07 | 2025-11-14 | 7 | 21 | 14.4 | 68.6 |  | 14.4 | 1 | 68.571
24603 - FLORA - PARQUE CENTRAL LOS ROBLES | 714 | T-4500 | Pilote 26 torre 1 | 2025-11-07 | 2025-11-14 | 7 | 21 | 12.6 | 60 |  | 12.6 | 1 | 60
24603 - FLORA - PARQUE CENTRAL LOS ROBLES | 713 | T-3000 | Pilote 103 Plataforma 1 | 2025-11-07 | 2025-11-14 | 7 | 21 | 14.1 | 67.1 |  | 14.1 | 1 | 67.143
24603 - FLORA - PARQUE CENTRAL LOS ROBLES | 712 | PL-3000 | Placa comercio 2 Piso 2 ejes 1-2 / A-C | 2025-11-07 | 2025-11-14 | 7 | 21 | 20.4 | 97.1 | PLACA | 20.4 | 1 | 97.143
24603 - FLORA - PARQUE CENTRAL LOS ROBLES | 711 | T-3000 | Pilote 58 Plataforma 1 | 2025-11-06 | 2025-11-13 | 7 | 21 | 5.5 | 26.2 |  | 5.5 | 1 | 26.19
24603 - FLORA - PARQUE CENTRAL LOS ROBLES | 704 | T 3000 | Pilote 53 plataforma 1 | 2025-11-04 | 2025-11-11 | 7 | 21 | 14.5 | 69 |  | 14.5 | 1 | 69.048
24603 - FLORA - PARQUE CENTRAL LOS ROBLES | 680 | 3000 | Placa comunal eje 5'-4 / eje 8 | 2025-10-27 | 2025-11-03 | 7 | 21 | 14.8 | 70.5 | PLACA | 14.8 | 1 | 70.476
24603 - FLORA - PARQUE CENTRAL LOS ROBLES | 666 | AU 3000 | Columna eje 2 - A-C Piso 1 | 2025-10-22 | 2025-10-29 | 7 | 21 | 23.4 | 111.4 |  | 23.4 | 1 | 111.429
24603 - FLORA - PARQUE CENTRAL LOS ROBLES | 654 | AU-3000 | Columna piso 1 | 2025-10-18 | 2025-10-25 | 7 | 21 | 21.2 | 101 |  | 21.2 | 1 | 100.952
24603 - FLORA - PARQUE CENTRAL LOS ROBLES | 642 | P 3000 | Placa ejes G-4 / C-2 | 2025-10-15 | 2025-10-22 | 7 | 21 | 20.2 | 96.2 | PLACA | 20.2 | 1 | 96.19
24603 - FLORA - PARQUE CENTRAL LOS ROBLES | 627 | P-3000 | Plataforma ejesa G-K / 4-8 | 2025-10-07 | 2025-10-14 | 7 | 21 | 20.2 | 96.2 |  | 20.2 | 1 | 96.19
24603 - FLORA - PARQUE CENTRAL LOS ROBLES | 624 | P-3000 | Plataforma ejes G-K y 4-8 | 2025-10-07 | 2025-10-14 | 7 | 21 | 16.3 | 77.6 |  | 16.3 | 1 | 77.619
24603 - FLORA - PARQUE CENTRAL LOS ROBLES | 607 | P 3000 | Viga cabezal plataforma 1 eje I-K | 2025-09-29 | 2025-10-06 | 7 | 21 | 19.7 | 93.8 |  | 19.7 | 1 | 93.81
24603 - FLORA - PARQUE CENTRAL LOS ROBLES | 595 | PLA 3000 | Placa semisótano ejes 5-8 / E-L Fundida 1 | 2025-09-25 | 2025-10-02 | 7 | 21 | 18.3 | 87.1 | PLACA | 18.3 | 1 | 87.143
24603 - FLORA - PARQUE CENTRAL LOS ROBLES | 558 | No específicado | Pilote 44 torre 1 | 2025-09-08 | 2025-09-15 | 7 | 20.7 | 25.7 | 81.6 |  | 25.7 | 1 | 124.155
24603 - FLORA - PARQUE CENTRAL LOS ROBLES | 557 | No específicado | Muros ejes 1-4 / G-L Piso 13 torre 4 | 2025-09-08 | 2025-09-15 | 7 | 20.7 | 38.1 | 90.7 | MURO | 38.1 | 1 | 184.058
24603 - FLORA - PARQUE CENTRAL LOS ROBLES | 556 | No específicado | Placa ejes 1-8 / A-G Piso 13 torre 3 | 2025-09-08 | 2025-09-15 | 7 | 20.7 | 26.3 | 75.1 | PLACA | 26.3 | 1 | 127.053
24603 - FLORA - PARQUE CENTRAL LOS ROBLES | 555 | No específicado | Pilote 46 torre 2 | 2025-09-08 | 2025-09-15 | 7 | 20.7 | 33.8 | 107.3 |  | 33.8 | 1 | 163.285
24603 - FLORA - PARQUE CENTRAL LOS ROBLES | 554 | No específicado | Escalera piso 10-11 Torre 4 | 2025-09-08 | 2025-09-15 | 7 | 20.7 | 53.4 | 152.6 |  | 53.4 | 1 | 257.971
24603 - FLORA - PARQUE CENTRAL LOS ROBLES | G-23 - G-24 | No especificado | Grouting torre 3 piso 6 | 2025-12-23 | 2025-12-30 | 7 | 12.5 | 15.6 | 124.8 |  | 15.6 | 1 | 124.8
24603 - FLORA - PARQUE CENTRAL LOS ROBLES | M - 110 | No especificado | Piso 28 - C T4 | 2026-06-04 | 2026-06-11 | 7 | 10 | 13.4 | 134 |  | 13.4 | 1 | 134
24603 - FLORA - PARQUE CENTRAL LOS ROBLES | G - 110 | No especificado | Piso 28 - C T4 | 2026-06-04 | 2026-06-11 | 7 | 10 | 14.3 | 143 |  | 14.3 | 1 | 143
24603 - FLORA - PARQUE CENTRAL LOS ROBLES | M - 109 | No especificado | Piso 28 - C T3 | 2026-06-04 | 2026-06-11 | 7 | 10 | 14 | 140 |  | 14 | 1 | 140
24603 - FLORA - PARQUE CENTRAL LOS ROBLES | G - 109 | No especificado | Piso 28 - C T3 | 2026-06-04 | 2026-06-11 | 7 | 10 | 15.8 | 158 |  | 15.8 | 1 | 158
24603 - FLORA - PARQUE CENTRAL LOS ROBLES | MP - 01 | No especificado | Mortero de prueba piso 1 apto 104 - Torre 2 | 2026-05-26 | 2026-06-02 | 7 | 10 | 7.9 | 79 |  | 7.9 | 1 | 79
24603 - FLORA - PARQUE CENTRAL LOS ROBLES | M106 | No especificado | Piso 27 torre 3 | 2026-05-11 | 2026-05-18 | 7 | 10 | 11.9 | 119 |  | 11.9 | 1 | 119
24603 - FLORA - PARQUE CENTRAL LOS ROBLES | G106 | No especificado | Piso 27 torre 3 | 2026-05-11 | 2026-05-18 | 7 | 10 | 14.4 | 144 |  | 14.4 | 1 | 144
24603 - FLORA - PARQUE CENTRAL LOS ROBLES | M105 | No especificado | Piso 27 torre 3 | 2026-05-11 | 2026-05-18 | 7 | 10 | 13.7 | 137 |  | 13.7 | 1 | 137
24603 - FLORA - PARQUE CENTRAL LOS ROBLES | G105 | No especificado | Piso 27 torre 3 | 2026-05-11 | 2026-05-18 | 7 | 10 | 15.5 | 155 |  | 15.5 | 1 | 155
24603 - FLORA - PARQUE CENTRAL LOS ROBLES | M108 | No especificado | Piso 27 Torre 4 | 2026-05-13 | 2026-05-20 | 7 | 10 | 12.5 | 125 |  | 12.5 | 1 | 125
24603 - FLORA - PARQUE CENTRAL LOS ROBLES | G108 | No especificado | Piso 27 Torre 4 | 2026-05-13 | 2026-05-20 | 7 | 10 | 13 | 130 |  | 13 | 1 | 130
24603 - FLORA - PARQUE CENTRAL LOS ROBLES | M107 | No especificado | Piso 27 Torre 4 | 2026-05-13 | 2026-05-20 | 7 | 10 | 12.1 | 121 |  | 12.1 | 1 | 121
24603 - FLORA - PARQUE CENTRAL LOS ROBLES | G107 | No especificado | Piso 27 Torre 4 | 2026-05-13 | 2026-05-20 | 7 | 10 | 12.8 | 128 |  | 12.8 | 1 | 128
24603 - FLORA - PARQUE CENTRAL LOS ROBLES | M - 104 | No especificado | Piso 26 - T4 | 2026-05-08 | 2026-05-15 | 7 | 10 | 12.4 | 124 |  | 12.4 | 1 | 124
24603 - FLORA - PARQUE CENTRAL LOS ROBLES | G - 104 | No especificado | Piso 26 - T4 | 2026-05-08 | 2026-05-14 | 7 | 10 | 12.8 | 128 |  | 12.8 | 1 | 128
24603 - FLORA - PARQUE CENTRAL LOS ROBLES | M - 103 | No especificado | Piso 26 - T4 | 2026-05-08 | 2026-05-15 | 7 | 10 | 9.8 | 98 |  | 9.8 | 1 | 98
24603 - FLORA - PARQUE CENTRAL LOS ROBLES | G - 103 | No especificado | Piso 26 - T4 | 2026-05-08 | 2026-05-15 | 7 | 10 | 12 | 120 |  | 12 | 1 | 120
24603 - FLORA - PARQUE CENTRAL LOS ROBLES | M - 102 | No especificado | Piso 26 - T3 | 2026-05-07 | 2026-05-14 | 7 | 10 | 9.5 | 95 |  | 9.5 | 1 | 95
24603 - FLORA - PARQUE CENTRAL LOS ROBLES | G - 102 | No especificado | Piso 26 - T3 | 2026-05-07 | 2026-05-14 | 7 | 10 | 14.3 | 143 |  | 14.3 | 1 | 143
24603 - FLORA - PARQUE CENTRAL LOS ROBLES | M - 101 | No especificado | Piso 26 - T3 | 2026-05-06 | 2026-05-13 | 7 | 10 | 11.9 | 119 |  | 11.9 | 1 | 119
24603 - FLORA - PARQUE CENTRAL LOS ROBLES | G - 101 | No especificado | Piso 26 - T3 | 2026-05-06 | 2026-05-13 | 7 | 10 | 13.5 | 135 |  | 13.5 | 1 | 135
24603 - FLORA - PARQUE CENTRAL LOS ROBLES | M 100 | No especificado | Piso 25, T4 | 2026-04-23 | 2026-04-30 | 7 | 10 | 12.6 | 126 |  | 12.6 | 1 | 126
24603 - FLORA - PARQUE CENTRAL LOS ROBLES | G100 | No especificado | Piso 25, T4 | 2026-04-23 | 2026-04-30 | 7 | 10 | 14.7 | 147 |  | 14.7 | 1 | 147
24603 - FLORA - PARQUE CENTRAL LOS ROBLES | M99 | No especificado | Piso 25, T4 | 2026-04-23 | 2026-04-30 | 7 | 10 | 13.6 | 136 |  | 13.6 | 1 | 136
24603 - FLORA - PARQUE CENTRAL LOS ROBLES | G99 | No especificado | Piso 25, T4 | 2026-04-23 | 2026-04-30 | 7 | 10 | 15.1 | 151 |  | 15.1 | 1 | 151
24603 - FLORA - PARQUE CENTRAL LOS ROBLES | M98 | No especificado | Piso 25, T3 | 2026-04-21 | 2026-04-28 | 7 | 10 | 10.2 | 102 |  | 10.2 | 1 | 102
24603 - FLORA - PARQUE CENTRAL LOS ROBLES | G98 | No especificado | Piso 25, T3 | 2026-04-21 | 2026-04-28 | 7 | 10 | 9.3 | 93 |  | 9.3 | 1 | 93
24603 - FLORA - PARQUE CENTRAL LOS ROBLES | M97 | No especificado | Piso 25, T3 | 2026-04-21 | 2026-04-28 | 7 | 10 | 11.4 | 114 |  | 11.4 | 1 | 114
24603 - FLORA - PARQUE CENTRAL LOS ROBLES | G97 | No especificado | Piso 25, T3 | 2026-04-21 | 2026-04-28 | 7 | 10 | 8.2 | 82 |  | 8.2 | 1 | 82
24603 - FLORA - PARQUE CENTRAL LOS ROBLES | M - 78 | No especificado | Mortero piso 20 T3 | 2026-03-09 | 2026-03-16 | 7 | 10 | 12.2 | 122 |  | 12.2 | 1 | 122
24603 - FLORA - PARQUE CENTRAL LOS ROBLES | G - 78 | No especificado | Grouting piso 20 T3 | 2026-03-09 | 2026-03-16 | 7 | 10 | 11.5 | 115 |  | 11.5 | 1 | 115
24603 - FLORA - PARQUE CENTRAL LOS ROBLES | M - 77 | No especificado | Mortero piso 20 T3 | 2026-03-07 | 2026-03-14 | 7 | 10 | 11.4 | 114 |  | 11.4 | 1 | 114
24603 - FLORA - PARQUE CENTRAL LOS ROBLES | G - 77 | No especificado | Grouting piso 20 T3 | 2026-03-07 | 2026-03-14 | 7 | 10 | 11.1 | 111 |  | 11.1 | 1 | 111
24603 - FLORA - PARQUE CENTRAL LOS ROBLES | M 80 | No especificado | Mortero piso 20 , T4 | 2026-03-10 | 2026-03-17 | 7 | 10 | 14 | 140 |  | 14 | 1 | 140
24603 - FLORA - PARQUE CENTRAL LOS ROBLES | G 80 | No especificado | Grouting piso 20 , T4 | 2026-03-10 | 2026-03-17 | 7 | 10 | 11.5 | 115 |  | 11.5 | 1 | 115
24603 - FLORA - PARQUE CENTRAL LOS ROBLES | M 79 | No especificado | Mortero piso 20 , T4 | 2026-03-09 | 2026-03-16 | 7 | 10 | 10.5 | 105 |  | 10.5 | 1 | 105
24603 - FLORA - PARQUE CENTRAL LOS ROBLES | G 79 | No especificado | Grouting piso 20 , T4 | 2026-03-09 | 2026-03-16 | 7 | 10 | 13.6 | 136 |  | 13.6 | 1 | 136
24603 - FLORA - PARQUE CENTRAL LOS ROBLES | M - 74 | No especificado | Mortero Piso 19 T3 | 2026-03-03 | 2026-03-10 | 7 | 10 | 10.6 | 106 |  | 10.6 | 1 | 106
24603 - FLORA - PARQUE CENTRAL LOS ROBLES | G - 74 | No especificado | Piso 19 T3, Grouting | 2026-03-03 | 2026-03-10 | 7 | 10 | 9.4 | 94 |  | 9.4 | 1 | 94
24603 - FLORA - PARQUE CENTRAL LOS ROBLES | M - 73 | No especificado | Mortero Piso 19, T3 | 2026-03-02 | 2026-03-09 | 7 | 10 | 12.9 | 129 |  | 12.9 | 1 | 129
24603 - FLORA - PARQUE CENTRAL LOS ROBLES | G - 73 | No especificado | Grouting Piso 19, T3 | 2026-03-02 | 2026-03-09 | 7 | 10 | 14.7 | 147 |  | 14.7 | 1 | 147
24603 - FLORA - PARQUE CENTRAL LOS ROBLES | M - 72 | No especificado | Mortero Piso 18, T4 | 2026-03-02 | 2026-03-09 | 7 | 10 | 12.3 | 123 |  | 12.3 | 1 | 123
24603 - FLORA - PARQUE CENTRAL LOS ROBLES | G - 72 | No especificado | Grouting Piso 18, T4 | 2026-03-02 | 2026-03-09 | 7 | 10 | 12.5 | 125 |  | 12.5 | 1 | 125
24603 - FLORA - PARQUE CENTRAL LOS ROBLES | M - 71 | No especificado | Mortero piso 18, T4 | 2026-02-27 | 2026-03-06 | 7 | 10 | 11.6 | 116 |  | 11.6 | 1 | 116
24603 - FLORA - PARQUE CENTRAL LOS ROBLES | G - 71 | No especificado | Grouting piso 18, T4 | 2026-02-27 | 2026-03-06 | 7 | 10 | 11.9 | 119 |  | 11.9 | 1 | 119
24603 - FLORA - PARQUE CENTRAL LOS ROBLES | M - 70 | No especificado | Mortero piso 18, T3 | 2026-02-26 | 2026-03-05 | 7 | 10 | 12.2 | 122 |  | 12.2 | 1 | 122
24603 - FLORA - PARQUE CENTRAL LOS ROBLES | G - 70 | No especificado | Grouting piso 18, T3 | 2026-02-26 | 2026-03-05 | 7 | 10 | 11.3 | 113 |  | 11.3 | 1 | 113
24603 - FLORA - PARQUE CENTRAL LOS ROBLES | M - 69 | No especificado | Mortero piso 18, T3 | 2026-02-26 | 2026-03-05 | 7 | 10 | 12.2 | 122 |  | 12.2 | 1 | 122
24603 - FLORA - PARQUE CENTRAL LOS ROBLES | G - 69 | No especificado | Grouting piso 18, T3 | 2026-02-26 | 2026-03-05 | 7 | 10 | 12.9 | 129 |  | 12.9 | 1 | 129
24603 - FLORA - PARQUE CENTRAL LOS ROBLES | M - 68 | No especificado | Mortero piso 17, T4 | 2026-02-25 | 2026-03-04 | 7 | 10 | 12.3 | 123 |  | 12.3 | 1 | 123
24603 - FLORA - PARQUE CENTRAL LOS ROBLES | G - 68 | No especificado | Grouting piso 17, T4 | 2026-02-25 | 2026-03-04 | 7 | 10 | 11.7 | 117 |  | 11.7 | 1 | 117
24603 - FLORA - PARQUE CENTRAL LOS ROBLES | M - 67 | No especificado | Mortero Piso 17, T4 | 2026-02-24 | 2026-03-03 | 7 | 10 | 10.3 | 103 |  | 10.3 | 1 | 103
24603 - FLORA - PARQUE CENTRAL LOS ROBLES | G - 67 | No especificado | Grouting Piso 17, T4 | 2026-02-24 | 2026-03-03 | 7 | 10 | 14.7 | 147 |  | 14.7 | 1 | 147
24603 - FLORA - PARQUE CENTRAL LOS ROBLES | M - 66 | No especificado | Mortero Piso 17, T3 | 2026-02-24 | 2026-03-03 | 7 | 10 | 9.7 | 97 |  | 9.7 | 1 | 97
24603 - FLORA - PARQUE CENTRAL LOS ROBLES | G - 66 | No especificado | Grouting piso 17, T3 | 2026-02-24 | 2026-03-03 | 7 | 10 | 11.3 | 113 |  | 11.3 | 1 | 113
24603 - FLORA - PARQUE CENTRAL LOS ROBLES | M 65 | No especificado | Mortero piso 17 , T3 | 2026-02-23 | 2026-03-02 | 7 | 10 | 10.9 | 109 |  | 10.9 | 1 | 109
24603 - FLORA - PARQUE CENTRAL LOS ROBLES | G 65 | No especificado | Grouting piso 17 , T3 | 2026-02-23 | 2026-03-02 | 7 | 10 | 13.1 | 131 |  | 13.1 | 1 | 131
24603 - FLORA - PARQUE CENTRAL LOS ROBLES | M 64 | No especificado | Mortero piso 16 , T4 | 2026-02-21 | 2026-02-28 | 7 | 10 | 11 | 110 |  | 11 | 1 | 110
24603 - FLORA - PARQUE CENTRAL LOS ROBLES | G 64 | No especificado | Grouting piso 16 , T4 | 2026-02-21 | 2026-02-28 | 7 | 10 | 13.4 | 134 |  | 13.4 | 1 | 134
24603 - FLORA - PARQUE CENTRAL LOS ROBLES | G - 54 | No especificado | Grouting Piso 14, T3 | 2026-02-17 | 2026-02-24 | 7 | 10 | 12.5 | 125 |  | 12.5 | 1 | 125
24603 - FLORA - PARQUE CENTRAL LOS ROBLES | M - 54 | No especificado | Mortero Piso 14, T3 | 2026-02-17 | 2026-02-24 | 7 | 10 | 12.4 | 124 |  | 12.4 | 1 | 124
24603 - FLORA - PARQUE CENTRAL LOS ROBLES | M - 53 | No especificado | Mortero Piso 14, T3 | 2026-02-17 | 2026-02-24 | 7 | 10 | 12.3 | 123 |  | 12.3 | 1 | 123
24603 - FLORA - PARQUE CENTRAL LOS ROBLES | G - 53 | No especificado | Grouting Piso 14, T3 | 2026-02-17 | 2026-02-24 | 7 | 10 | 13.9 | 139 |  | 13.9 | 1 | 139
24603 - FLORA - PARQUE CENTRAL LOS ROBLES | M - 55 | No especificado | Mortero piso 14, T4 | 2026-02-17 | 2026-02-24 | 7 | 10 | 12.9 | 129 |  | 12.9 | 1 | 129
24603 - FLORA - PARQUE CENTRAL LOS ROBLES | G - 55 | No especificado | Grouting piso 14, T4 | 2026-02-17 | 2026-02-24 | 7 | 10 | 13.3 | 133 |  | 13.3 | 1 | 133
24603 - FLORA - PARQUE CENTRAL LOS ROBLES | M - 52 | No especificado | Mortero Piso 13, T4 | 2026-02-16 | 2026-02-23 | 7 | 10 | 11.4 | 114 |  | 11.4 | 1 | 114
24603 - FLORA - PARQUE CENTRAL LOS ROBLES | G - 52 | No especificado | Grouting Piso 13, T4 | 2026-02-16 | 2026-02-23 | 7 | 10 | 11.3 | 113 |  | 11.3 | 1 | 113
24603 - FLORA - PARQUE CENTRAL LOS ROBLES | M - 51 | No especificado | Mortero Piso 13, T4 | 2026-02-16 | 2026-02-23 | 7 | 10 | 12 | 120 |  | 12 | 1 | 120
24603 - FLORA - PARQUE CENTRAL LOS ROBLES | G - 51 | No especificado | Grouting Piso 13, T4 | 2026-02-16 | 2026-02-23 | 7 | 10 | 13.8 | 138 |  | 13.8 | 1 | 138
24603 - FLORA - PARQUE CENTRAL LOS ROBLES | M50 | No especificado | Mortero Piso 13 T3 | 2026-02-16 | 2026-02-23 | 7 | 10 | 12.8 | 128 |  | 12.8 | 1 | 128
24603 - FLORA - PARQUE CENTRAL LOS ROBLES | G50 | No especificado | Grouting Piso 13 T3 | 2026-02-16 | 2026-02-23 | 7 | 10 | 13.1 | 131 |  | 13.1 | 1 | 131
24603 - FLORA - PARQUE CENTRAL LOS ROBLES | M49 | No especificado | Mortero Piso 13 T3 | 2026-02-14 | 2026-02-21 | 7 | 10 | 11.4 | 114 |  | 11.4 | 1 | 114
24603 - FLORA - PARQUE CENTRAL LOS ROBLES | G49 | No especificado | Grouting Piso 13 T3 | 2026-02-14 | 2026-02-21 | 7 | 10 | 12.8 | 128 |  | 12.8 | 1 | 128
24603 - FLORA - PARQUE CENTRAL LOS ROBLES | M - 48 | No especificado | Mortero Piso 12, T4 | 2026-02-13 | 2026-02-20 | 7 | 10 | 12.1 | 121 |  | 12.1 | 1 | 121
24603 - FLORA - PARQUE CENTRAL LOS ROBLES | G - 48 | No especificado | Grouting Piso 12, T4 | 2026-02-13 | 2026-02-20 | 7 | 10 | 13.2 | 132 |  | 13.2 | 1 | 132
24603 - FLORA - PARQUE CENTRAL LOS ROBLES | M - 47 | No especificado | Mortero Piso 12, T4 | 2026-02-12 | 2026-02-19 | 7 | 10 | 14 | 140 |  | 14 | 1 | 140
24603 - FLORA - PARQUE CENTRAL LOS ROBLES | G - 47 | No especificado | Grouting Piso 12, T4 | 2026-02-12 | 2026-02-19 | 7 | 10 | 12.8 | 128 |  | 12.8 | 1 | 128
24603 - FLORA - PARQUE CENTRAL LOS ROBLES | M-44 | No especificado | Mortero Piso 11 T4 | 2026-02-09 | 2026-02-16 | 7 | 10 | 12.7 | 127 |  | 12.7 | 1 | 127
24603 - FLORA - PARQUE CENTRAL LOS ROBLES | G-44 | No especificado | Grouting Piso 11 T4 | 2026-02-09 | 2026-02-16 | 7 | 10 | 13.9 | 139 |  | 13.9 | 1 | 139
24603 - FLORA - PARQUE CENTRAL LOS ROBLES | M-43 | No especificado | Mortero Piso 11 T4 | 2026-02-07 | 2026-02-14 | 7 | 10 | 11.4 | 114 |  | 11.4 | 1 | 114
24603 - FLORA - PARQUE CENTRAL LOS ROBLES | G-43 | No especificado | Grouting Piso 11 T4 | 2026-02-07 | 2026-02-14 | 7 | 10 | 13.3 | 133 |  | 13.3 | 1 | 133
24603 - FLORA - PARQUE CENTRAL LOS ROBLES | M-46 | No especificado | Mortero Piso 12, T3 | 2026-02-11 | 2026-02-18 | 7 | 10 | 12.7 | 127 |  | 12.7 | 1 | 127
24603 - FLORA - PARQUE CENTRAL LOS ROBLES | G-46 | No especificado | Grouting Piso 12, T3 | 2026-02-11 | 2026-02-18 | 7 | 10 | 11.5 | 115 |  | 11.5 | 1 | 115
24603 - FLORA - PARQUE CENTRAL LOS ROBLES | M-45 | No especificado | Mortero Piso 12, T3 | 2026-02-10 | 2026-02-17 | 7 | 10 | 11.6 | 116 |  | 11.6 | 1 | 116
24603 - FLORA - PARQUE CENTRAL LOS ROBLES | G-45 | No especificado | Grouting Piso 12, T3 | 2026-02-10 | 2026-02-17 | 7 | 10 | 13.2 | 132 |  | 13.2 | 1 | 132
24603 - FLORA - PARQUE CENTRAL LOS ROBLES | M-42 | No especificado | Mortero Piso 11 T3 | 2026-02-06 | 2026-02-13 | 7 | 10 | 14.2 | 142 |  | 14.2 | 1 | 142
24603 - FLORA - PARQUE CENTRAL LOS ROBLES | G-42 | No especificado | Grouting Piso 11 T3 | 2026-02-06 | 2026-02-13 | 7 | 10 | 13.1 | 131 |  | 13.1 | 1 | 131
24603 - FLORA - PARQUE CENTRAL LOS ROBLES | M-41 | No especificado | Mortero Piso 11 T3 | 2026-02-05 | 2026-02-12 | 7 | 10 | 12.5 | 125 |  | 12.5 | 1 | 125
24603 - FLORA - PARQUE CENTRAL LOS ROBLES | G-41 | No especificado | Grouting Piso 11 T3 | 2026-02-05 | 2026-02-12 | 7 | 10 | 12.8 | 128 |  | 12.8 | 1 | 128
24603 - FLORA - PARQUE CENTRAL LOS ROBLES | M38 | No especificado | Mortero piso 10, T3 | 2026-02-02 | 2026-02-09 | 7 | 10 | 12.3 | 123 |  | 12.3 | 1 | 123
24603 - FLORA - PARQUE CENTRAL LOS ROBLES | G38 | No especificado | Grouting piso 10, T3 | 2026-02-02 | 2026-02-09 | 7 | 10 | 13.4 | 134 |  | 13.4 | 1 | 134
24603 - FLORA - PARQUE CENTRAL LOS ROBLES | M37 | No especificado | Mortero piso 10, T3 | 2026-01-31 | 2026-02-07 | 7 | 10 | 12.7 | 127 |  | 12.7 | 1 | 127
24603 - FLORA - PARQUE CENTRAL LOS ROBLES | G37 | No especificado | Grouting piso 10, T3 | 2026-01-31 | 2026-02-07 | 7 | 10 | 14.2 | 142 |  | 14.2 | 1 | 142
24603 - FLORA - PARQUE CENTRAL LOS ROBLES | M36 | No especificado | Mortero piso 9 , T4 | 2026-01-30 | 2026-02-06 | 7 | 10 | 12.7 | 127 |  | 12.7 | 1 | 127
24603 - FLORA - PARQUE CENTRAL LOS ROBLES | G36 | No especificado | Grouting piso 9 , T4 | 2026-01-30 | 2026-02-06 | 7 | 10 | 13.6 | 136 |  | 13.6 | 1 | 136
24603 - FLORA - PARQUE CENTRAL LOS ROBLES | M35 | No especificado | Mortero piso 9 , T4 | 2026-01-29 | 2026-02-05 | 7 | 10 | 11.4 | 114 |  | 11.4 | 1 | 114
24603 - FLORA - PARQUE CENTRAL LOS ROBLES | G35 | No especificado | Grouting piso 9 , T4 | 2026-01-29 | 2026-02-05 | 7 | 10 | 13.7 | 137 |  | 13.7 | 1 | 137
24603 - FLORA - PARQUE CENTRAL LOS ROBLES | M - 31 | No especificado | Mortero piso 8 - T4 | 2026-01-24 | 2026-01-31 | 7 | 10 | 10.3 | 103 |  | 10.3 | 1 | 103
24603 - FLORA - PARQUE CENTRAL LOS ROBLES | G - 31 | No especificado | Grouting piso 8 - T4 | 2026-01-24 | 2026-01-31 | 7 | 10 | 12.9 | 129 |  | 12.9 | 1 | 129
24603 - FLORA - PARQUE CENTRAL LOS ROBLES | M - 30 | No especificado | Mortero piso 8 - T3 | 2026-01-23 | 2026-01-30 | 7 | 10 | 13.2 | 132 |  | 13.2 | 1 | 132
24603 - FLORA - PARQUE CENTRAL LOS ROBLES | G - 30 | No especificado | Grouting piso 8 - T3 | 2026-01-23 | 2026-01-30 | 7 | 10 | 13.7 | 137 |  | 13.7 | 1 | 137
24603 - FLORA - PARQUE CENTRAL LOS ROBLES | M - 29 | No especificado | Mortero piso 8 - T3 | 2026-01-22 | 2026-01-29 | 7 | 10 | 15.2 | 152 |  | 15.2 | 1 | 152
24603 - FLORA - PARQUE CENTRAL LOS ROBLES | G - 29 | No especificado | Grouting piso 8 - T3 | 2026-01-22 | 2026-01-29 | 7 | 10 | 10.1 | 101 |  | 10.1 | 1 | 101
24603 - FLORA - PARQUE CENTRAL LOS ROBLES | M - 32 | No especificado | Mortero piso 8 - T4 | 2026-01-26 | 2026-02-02 | 7 | 10 | 11.8 | 118 |  | 11.8 | 1 | 118
24603 - FLORA - PARQUE CENTRAL LOS ROBLES | G - 32 | No especificado | Grouting piso 8 - T4 | 2026-01-26 | 2026-02-02 | 7 | 10 | 13.3 | 133 |  | 13.3 | 1 | 133
24603 - FLORA - PARQUE CENTRAL LOS ROBLES | G25 | No especificado | Grouting P7 , T4 | 2026-01-17 | 2026-01-24 | 7 | 10 | 10.3 | 103 |  | 10.3 | 1 | 103
24603 - FLORA - PARQUE CENTRAL LOS ROBLES | M25 | No especificado | Mortero P7 , T4 | 2026-01-17 | 2026-01-24 | 7 | 10 | 11.7 | 117 |  | 11.7 | 1 | 117
24603 - FLORA - PARQUE CENTRAL LOS ROBLES | G - 26 | No especificado | Grouting P7, T4 | 2026-01-19 | 2026-01-26 | 7 | 10 | 12.4 | 124 |  | 12.4 | 1 | 124
24603 - FLORA - PARQUE CENTRAL LOS ROBLES | M - 26 | No especificado | Mortero P 7 - T4 | 2026-01-19 | 2026-01-26 | 7 | 10 | 7.7 | 77 |  | 7.7 | 1 | 77
24603 - FLORA - PARQUE CENTRAL LOS ROBLES | M - 27 | No especificado | Mortero P7 - T3 | 2026-01-20 | 2026-01-27 | 7 | 10 | 12.8 | 128 |  | 12.8 | 1 | 128
24603 - FLORA - PARQUE CENTRAL LOS ROBLES | G - 27 | No especificado | Grouting P7 - T3 | 2026-01-20 | 2026-01-27 | 7 | 10 | 13.5 | 135 |  | 13.5 | 1 | 135
24603 - FLORA - PARQUE CENTRAL LOS ROBLES | G - 24 | No especificado | Grouting piso 6 - T3 | 2026-01-14 | 2026-01-21 | 7 | 10 | 12.5 | 125 |  | 12.5 | 1 | 125
24603 - FLORA - PARQUE CENTRAL LOS ROBLES | M - 24 | No especificado | Mortero piso 6 - T3 | 2026-01-14 | 2026-01-21 | 7 | 10 | 8.2 | 82 |  | 8.2 | 1 | 82
24603 - FLORA - PARQUE CENTRAL LOS ROBLES | G - 20 | No especificado | Grouting piso ST3 | 2025-11-25 | 2025-12-02 | 7 | 10 | 11.2 | 112 |  | 11.2 | 1 | 112
24603 - FLORA - PARQUE CENTRAL LOS ROBLES | G - 19 | No especificado | Grouting piso ST3 | 2025-11-22 | 2025-11-29 | 7 | 10 | 12.5 | 125 |  | 12.5 | 1 | 125
24603 - FLORA - PARQUE CENTRAL LOS ROBLES | G - 18 | No especificado | Grouting piso ST4 | 2025-11-21 | 2025-11-28 | 7 | 10 | 12.3 | 123 |  | 12.3 | 1 | 123
24603 - FLORA - PARQUE CENTRAL LOS ROBLES | M - 20 | No especificado | Mortero piso 5 T3 | 2025-11-26 | 2025-12-03 | 7 | 10 | 10.4 | 104 |  | 10.4 | 1 | 104
24603 - FLORA - PARQUE CENTRAL LOS ROBLES | M - 19 | No especificado | Mortero piso 5 T3 | 2025-11-24 | 2025-12-01 | 7 | 10 | 11.4 | 114 |  | 11.4 | 1 | 114
24603 - FLORA - PARQUE CENTRAL LOS ROBLES | M - 16 | No especificado | Mortero piso 4 torre 4 | 2025-11-15 | 2025-11-22 | 7 | 10 | 13.4 | 134 |  | 13.4 | 1 | 134
24603 - FLORA - PARQUE CENTRAL LOS ROBLES | M - 15 | No especificado | Mortero piso 4 torre 4 | 2025-11-14 | 2025-11-21 | 7 | 10 | 12.5 | 125 |  | 12.5 | 1 | 125
24603 - FLORA - PARQUE CENTRAL LOS ROBLES | M - 14 | No especificado | Mortero piso 4 torre 3 | 2025-11-13 | 2025-11-20 | 7 | 10 | 9 | 90 |  | 9 | 1 | 90
24603 - FLORA - PARQUE CENTRAL LOS ROBLES | M - 12 | No especificado | Mortero piso 3 torre 4 | 2025-11-11 | 2025-11-18 | 7 | 10 | 12.3 | 123 |  | 12.3 | 1 | 123
24603 - FLORA - PARQUE CENTRAL LOS ROBLES | G-16 | No especificado | Grouting piso 4 torre 4 | 2025-11-15 | 2025-11-22 | 7 | 10 | 11.2 | 112 |  | 11.2 | 1 | 112
24603 - FLORA - PARQUE CENTRAL LOS ROBLES | G-15 | No especificado | Grouting piso 4 torre 4 | 2025-11-14 | 2025-11-21 | 7 | 10 | 11.4 | 114 |  | 11.4 | 1 | 114
24603 - FLORA - PARQUE CENTRAL LOS ROBLES | G-14 | No especificado | Grouting piso 4 torre 3 | 2025-11-13 | 2025-11-20 | 7 | 10 | 12.8 | 128 |  | 12.8 | 1 | 128
24603 - FLORA - PARQUE CENTRAL LOS ROBLES | G - 12 | No especificado | Grouting piso 3 torre 4 | 2025-11-11 | 2025-11-18 | 7 | 10 | 12.5 | 125 |  | 12.5 | 1 | 125
24603 - FLORA - PARQUE CENTRAL LOS ROBLES | G - 08 | No especificado | Grouting piso 2 torre 4 | 2025-10-31 | 2025-11-07 | 7 | 10 | 11.7 | 117 |  | 11.7 | 1 | 117
24603 - FLORA - PARQUE CENTRAL LOS ROBLES | M - 08 | No Especificado | Mortero piso 2 torre 4 | 2025-10-31 | 2025-11-07 | 7 | 10 | 12.1 | 121 |  | 12.1 | 1 | 121
24603 - FLORA - PARQUE CENTRAL LOS ROBLES | M03 | No especificado | Mortero Piso 1 Torre 3 | 2025-09-27 | 2025-10-04 | 7 | 10 | 13.2 | 132 |  | 13.2 | 1 | 132
24603 - FLORA - PARQUE CENTRAL LOS ROBLES | G02 | No especificado | Mortero Grouting Piso 1 Torre 4 | 2025-09-27 | 2025-10-04 | 7 | 10 | 11.6 | 116 |  | 11.6 | 1 | 116
24603 - FLORA - PARQUE CENTRAL LOS ROBLES | M-23 - M-24 | No especificado | Mortero torre 3 piso 6 | 2025-12-23 | 2025-12-30 | 7 | 7.5 | 8 | 106.7 |  | 8 | 1 | 106.667
24603 - FLORA - PARQUE CENTRAL LOS ROBLES | 995 | Plástico | Placa cubierta comercio 2 | 2026-04-14 | 2026-04-17 | 3 | 21 | 18.4 | 87.6 | PLACA | 18.4 | 1 | 87.619
24603 - FLORA - PARQUE CENTRAL LOS ROBLES | 994 | Plástico | Placa cubierta comercio 2 | 2026-04-14 | 2026-04-17 | 3 | 21 | 18.4 | 87.6 | PLACA | 18.4 | 1 | 87.619
24603 - FLORA - PARQUE CENTRAL LOS ROBLES | 820 | Plástico | Placa ejes 2-3 / A-C, Piso 2, Comercio 2 | 2025-12-16 | 2025-12-19 | 3 | 21 | 25.9 | 123.3 | PLACA | 25.9 | 1 | 123.333
24603 - FLORA - PARQUE CENTRAL LOS ROBLES | 789 | AU 3000 | Columna ejes 3 / A-C Piso 1 comercio 2 | 2025-12-03 | 2025-12-06 | 3 | 21 | 20.4 | 97.1 |  | 20.4 | 1 | 97.143
23472 - TERRA (MANAZANA 4) | M-87 | No especificado | Mampostería salon comunal eje 2 al 6 entre A - C subestación y cuarto de maquinas y mampostería muro rampa vehicular | 2025-07-22 | 2025-09-30 | 70 | 7.5 | 7.9 | 105.3 | MURO | 8 | 3 | 105.333
23472 - TERRA (MANAZANA 4) | M-87 | No especificado | Mampostería salon comunal eje 2 al 6 entre A - C subestación y cuarto de maquinas y mampostería muro rampa vehicular | 2025-07-22 | 2025-09-30 | 70 | 7.5 | 8.1 | 108 | MURO | 8 | 3 | 108
23472 - TERRA (MANAZANA 4) | M-87 | No especificado | Mampostería salon comunal eje 2 al 6 entre A - C subestación y cuarto de maquinas y mampostería muro rampa vehicular | 2025-07-22 | 2025-09-30 | 70 | 7.5 | 8 | 106.7 | MURO | 8 | 3 | 106.667
23472 - TERRA (MANAZANA 4) | M-84 | No especificado | Mampostería torre 3 eje A entre 1 al 23 apto 2704, 2705, 2706, 2707, 2708, 2709 | 2025-07-22 | 2025-09-30 | 70 | 7.5 | 10.3 | 137.3 |  | 10.133 | 3 | 137.333
23472 - TERRA (MANAZANA 4) | M-84 | No especificado | Mampostería torre 3 eje A entre 1 al 23 apto 2704, 2705, 2706, 2707, 2708, 2709 | 2025-07-22 | 2025-09-30 | 70 | 7.5 | 10.1 | 134.7 |  | 10.133 | 3 | 134.667
23472 - TERRA (MANAZANA 4) | M-84 | No especificado | Mampostería torre 3 eje A entre 1 al 23 apto 2704, 2705, 2706, 2707, 2708, 2709 | 2025-07-22 | 2025-09-30 | 70 | 7.5 | 10 | 133.3 |  | 10.133 | 3 | 133.333
23472 - TERRA (MANAZANA 4) | M - 1091 | C. Fluido 1/2" | Salon Comunal Columnas C - 4, C - 3 eje 2 - A, 2 - B, 2 - C Tercer Piso | 2025-06-10 | 2025-08-05 | 56 | 27.6 | 28.6 | 103.6 |  | 28.133 | 3 | 103.623
23472 - TERRA (MANAZANA 4) | M - 1091 | C. Fluido 1/2" | Salon Comunal Columnas C - 4, C - 3 eje 2 - A, 2 - B, 2 - C Tercer Piso | 2025-06-10 | 2025-08-05 | 56 | 27.6 | 27.7 | 100.4 |  | 28.133 | 3 | 100.362
23472 - TERRA (MANAZANA 4) | M - 1091 | C. Fluido 1/2" | Salon Comunal Columnas C - 4, C - 3 eje 2 - A, 2 - B, 2 - C Tercer Piso | 2025-06-10 | 2025-08-05 | 56 | 27.6 | 28.1 | 101.8 |  | 28.133 | 3 | 101.812
23472 - TERRA (MANAZANA 4) | M - 1373 | Outinord IND 1 / 2" | Vigas de acople torre 1 eje 6 entre 7 al 13 | 2025-12-01 | 2025-12-29 | 28 | 41.4 | 53.3 | 128.7 |  | 53.4 | 3 | 128.744
23472 - TERRA (MANAZANA 4) | M - 1373 | Outinord IND 1 / 2" | Vigas de acople torre 1 eje 6 entre 7 al 13 | 2025-12-01 | 2025-12-29 | 28 | 41.4 | 54.2 | 130.9 |  | 53.4 | 3 | 130.918
23472 - TERRA (MANAZANA 4) | M - 1373 | Outinord IND 1 / 2" | Vigas de acople torre 1 eje 6 entre 7 al 13 | 2025-12-01 | 2025-12-29 | 28 | 41.4 | 52.7 | 127.3 |  | 53.4 | 3 | 127.295
23472 - TERRA (MANAZANA 4) | M - 1370 | Outinord IND 1 / 2 " | Vigas de acople cubierta torre 1 y muros M - 28 ( 2 ) M - 32 M - 15 ( 2 ) M - 18 ( 2 ) eje D entre 7 al 13 muros foso ascensor | 2025-11-28 | 2025-12-26 | 28 | 41.4 | 62.5 | 151 | MURO | 61.667 | 3 | 150.966
23472 - TERRA (MANAZANA 4) | M - 1370 | Outinord IND 1 / 2 " | Vigas de acople cubierta torre 1 y muros M - 28 ( 2 ) M - 32 M - 15 ( 2 ) M - 18 ( 2 ) eje D entre 7 al 13 muros foso ascensor | 2025-11-28 | 2025-12-26 | 28 | 41.4 | 60.8 | 146.9 | MURO | 61.667 | 3 | 146.86
23472 - TERRA (MANAZANA 4) | M - 1370 | Outinord IND 1 / 2 " | Vigas de acople cubierta torre 1 y muros M - 28 ( 2 ) M - 32 M - 15 ( 2 ) M - 18 ( 2 ) eje D entre 7 al 13 muros foso ascensor | 2025-11-28 | 2025-12-26 | 28 | 41.4 | 61.7 | 149 | MURO | 61.667 | 3 | 149.034
23472 - TERRA (MANAZANA 4) | M - 1403 | Tremie 1/2" | Menzula entre torres 2 y 3 | 2026-04-25 | 2026-05-23 | 28 | 34.5 | 37.8 | 109.6 |  | 37.1 | 3 | 109.565
23472 - TERRA (MANAZANA 4) | M - 1403 | Tremie 1/2" | Menzula entre torres 2 y 3 | 2026-04-25 | 2026-05-23 | 28 | 34.5 | 36.5 | 105.8 |  | 37.1 | 3 | 105.797
23472 - TERRA (MANAZANA 4) | M - 1403 | Tremie 1/2" | Menzula entre torres 2 y 3 | 2026-04-25 | 2026-05-23 | 28 | 34.5 | 37 | 107.2 |  | 37.1 | 3 | 107.246
23472 - TERRA (MANAZANA 4) | M - 1176 | Outinord IND 1/2" | Muros torre 1 eje 1 al 5 entre F - J apt 1102, 1103 | 2025-07-19 | 2025-08-16 | 28 | 34.5 | 37.8 | 109.6 | MURO | 37.7 | 3 | 109.565
23472 - TERRA (MANAZANA 4) | M - 1176 | Outinord IND 1/2" | Muros torre 1 eje 1 al 5 entre F - J apt 1102, 1103 | 2025-07-19 | 2025-08-16 | 28 | 34.5 | 38.1 | 110.4 | MURO | 37.7 | 3 | 110.435
23472 - TERRA (MANAZANA 4) | M - 1176 | Outinord IND 1/2" | Muros torre 1 eje 1 al 5 entre F - J apt 1102, 1103 | 2025-07-19 | 2025-08-16 | 28 | 34.5 | 37.2 | 107.8 | MURO | 37.7 | 3 | 107.826
23472 - TERRA (MANAZANA 4) | M - 1174 | Outinord IND 1/2" | Muros torre 1 eje 1 al 5 entre A - E apt 1104, 1105 | 2025-07-18 | 2025-08-15 | 28 | 34.5 | 51.2 | 148.4 | MURO | 50.6 | 3 | 148.406
23472 - TERRA (MANAZANA 4) | M - 1174 | Outinord IND 1/2" | Muros torre 1 eje 1 al 5 entre A - E apt 1104, 1105 | 2025-07-18 | 2025-08-15 | 28 | 34.5 | 50.5 | 146.4 | MURO | 50.6 | 3 | 146.377
23472 - TERRA (MANAZANA 4) | M - 1174 | Outinord IND 1/2" | Muros torre 1 eje 1 al 5 entre A - E apt 1104, 1105 | 2025-07-18 | 2025-08-15 | 28 | 34.5 | 50.1 | 145.2 | MURO | 50.6 | 3 | 145.217
23472 - TERRA (MANAZANA 4) | M - 1169 | Outinord IND. 1/2" | Muros Torre 1 Eje 6 al 11 entre A - E Apt 1106, 1107 | 2025-07-16 | 2025-08-13 | 28 | 34.5 | 37.5 | 108.7 | MURO | 37.633 | 3 | 108.696
23472 - TERRA (MANAZANA 4) | M - 1169 | Outinord IND. 1/2" | Muros Torre 1 Eje 6 al 11 entre A - E Apt 1106, 1107 | 2025-07-16 | 2025-08-13 | 28 | 34.5 | 38.2 | 110.7 | MURO | 37.633 | 3 | 110.725
23472 - TERRA (MANAZANA 4) | M - 1169 | Outinord IND. 1/2" | Muros Torre 1 Eje 6 al 11 entre A - E Apt 1106, 1107 | 2025-07-16 | 2025-08-13 | 28 | 34.5 | 37.2 | 107.8 | MURO | 37.633 | 3 | 107.826
23472 - TERRA (MANAZANA 4) | M - 1172 | Outinord IND. 1/2" | Muros Torre 1 Eje 6 al 11 entre F - J Apt 1101, 1112 | 2025-07-17 | 2025-08-14 | 28 | 34.5 | 40.3 | 116.8 | MURO | 40.1 | 3 | 116.812
23472 - TERRA (MANAZANA 4) | M - 1172 | Outinord IND. 1/2" | Muros Torre 1 Eje 6 al 11 entre F - J Apt 1101, 1112 | 2025-07-17 | 2025-08-14 | 28 | 34.5 | 39.4 | 114.2 | MURO | 40.1 | 3 | 114.203
23472 - TERRA (MANAZANA 4) | M - 1172 | Outinord IND. 1/2" | Muros Torre 1 Eje 6 al 11 entre F - J Apt 1101, 1112 | 2025-07-17 | 2025-08-14 | 28 | 34.5 | 40.6 | 117.7 | MURO | 40.1 | 3 | 117.681
23472 - TERRA (MANAZANA 4) | M-1167 | Outinord IND ½" | Muros torre 1 eje 12 al 19 entre F- J apto 1110, 1111 | 2025-07-15 | 2025-08-12 | 28 | 34.5 | 43.3 | 125.5 | MURO | 42.667 | 3 | 125.507
23472 - TERRA (MANAZANA 4) | M-1167 | Outinord IND ½" | Muros torre 1 eje 12 al 19 entre F- J apto 1110, 1111 | 2025-07-15 | 2025-08-12 | 28 | 34.5 | 42.7 | 123.8 | MURO | 42.667 | 3 | 123.768
23472 - TERRA (MANAZANA 4) | M-1167 | Outinord IND ½" | Muros torre 1 eje 12 al 19 entre F- J apto 1110, 1111 | 2025-07-15 | 2025-08-12 | 28 | 34.5 | 42 | 121.7 | MURO | 42.667 | 3 | 121.739
23472 - TERRA (MANAZANA 4) | M-1165 | Outinord IND ½" | Muros torre 1 eje 12 al 19 entre A - E apto 1108, 1109 | 2025-07-14 | 2025-08-11 | 28 | 34.5 | 41.1 | 119.1 | MURO | 40.433 | 3 | 119.13
23472 - TERRA (MANAZANA 4) | M-1165 | Outinord IND ½" | Muros torre 1 eje 12 al 19 entre A - E apto 1108, 1109 | 2025-07-14 | 2025-08-11 | 28 | 34.5 | 40 | 115.9 | MURO | 40.433 | 3 | 115.942
23472 - TERRA (MANAZANA 4) | M-1165 | Outinord IND ½" | Muros torre 1 eje 12 al 19 entre A - E apto 1108, 1109 | 2025-07-14 | 2025-08-11 | 28 | 34.5 | 40.2 | 116.5 | MURO | 40.433 | 3 | 116.522
23472 - TERRA (MANAZANA 4) | M - 1160 | Outinord IND 1/2" | Muros Torre 1 eje 1 al 5 Entre A - E Apt 1004, 1005 | 2025-07-11 | 2025-08-08 | 28 | 34.5 | 44.6 | 129.3 | MURO | 43.967 | 3 | 129.275
23472 - TERRA (MANAZANA 4) | M - 1160 | Outinord IND 1/2" | Muros Torre 1 eje 1 al 5 Entre A - E Apt 1004, 1005 | 2025-07-11 | 2025-08-08 | 28 | 34.5 | 43.8 | 127 | MURO | 43.967 | 3 | 126.957
23472 - TERRA (MANAZANA 4) | M - 1160 | Outinord IND 1/2" | Muros Torre 1 eje 1 al 5 Entre A - E Apt 1004, 1005 | 2025-07-11 | 2025-08-08 | 28 | 34.5 | 43.5 | 126.1 | MURO | 43.967 | 3 | 126.087
23472 - TERRA (MANAZANA 4) | M - 1162 | Outinord IND 1/2" | Muros Torre 1 eje 1 al 5 entre F - J Apt 1002, 1003 | 2025-07-12 | 2025-08-09 | 28 | 34.5 | 37.6 | 109 | MURO | 37.7 | 3 | 108.986
23472 - TERRA (MANAZANA 4) | M - 1162 | Outinord IND 1/2" | Muros Torre 1 eje 1 al 5 entre F - J Apt 1002, 1003 | 2025-07-12 | 2025-08-09 | 28 | 34.5 | 37.5 | 108.7 | MURO | 37.7 | 3 | 108.696
23472 - TERRA (MANAZANA 4) | M - 1162 | Outinord IND 1/2" | Muros Torre 1 eje 1 al 5 entre F - J Apt 1002, 1003 | 2025-07-12 | 2025-08-09 | 28 | 34.5 | 38 | 110.1 | MURO | 37.7 | 3 | 110.145
23472 - TERRA (MANAZANA 4) | M - 1156 | Outinord IND 1/2" | Muros torre 1, eje 6 al 11 entre A - E, Apt. 1006, 1007. | 2025-07-09 | 2025-08-06 | 28 | 34.5 | 43 | 124.6 | MURO | 43 | 3 | 124.638
23472 - TERRA (MANAZANA 4) | M - 1156 | Outinord IND 1/2" | Muros torre 1, eje 6 al 11 entre A - E, Apt. 1006, 1007. | 2025-07-09 | 2025-08-06 | 28 | 34.5 | 43.8 | 127 | MURO | 43 | 3 | 126.957
23472 - TERRA (MANAZANA 4) | M - 1156 | Outinord IND 1/2" | Muros torre 1, eje 6 al 11 entre A - E, Apt. 1006, 1007. | 2025-07-09 | 2025-08-06 | 28 | 34.5 | 42.2 | 122.3 | MURO | 43 | 3 | 122.319
23472 - TERRA (MANAZANA 4) | M-1158 | Outinord IND ½" | Muros torre 1 eje 6 al 11 entre F - J apto 1001, 1012 | 2025-07-10 | 2025-08-07 | 28 | 34.5 | 40.5 | 117.4 | MURO | 41 | 3 | 117.391
23472 - TERRA (MANAZANA 4) | M-1158 | Outinord IND ½" | Muros torre 1 eje 6 al 11 entre F - J apto 1001, 1012 | 2025-07-10 | 2025-08-07 | 28 | 34.5 | 41 | 118.8 | MURO | 41 | 3 | 118.841
23472 - TERRA (MANAZANA 4) | M-1158 | Outinord IND ½" | Muros torre 1 eje 6 al 11 entre F - J apto 1001, 1012 | 2025-07-10 | 2025-08-07 | 28 | 34.5 | 41.5 | 120.3 | MURO | 41 | 3 | 120.29
23472 - TERRA (MANAZANA 4) | M - 1148 | Outinord IND 1/2" | Muros Torre 1 Eje 12 al 19 Entre A - E Apt 1001 , 1002 | 2025-07-07 | 2025-08-04 | 28 | 34.5 | 50.5 | 146.4 | MURO | 49.9 | 3 | 146.377
23472 - TERRA (MANAZANA 4) | M - 1148 | Outinord IND 1/2" | Muros Torre 1 Eje 12 al 19 Entre A - E Apt 1001 , 1002 | 2025-07-07 | 2025-08-04 | 28 | 34.5 | 49.3 | 142.9 | MURO | 49.9 | 3 | 142.899
23472 - TERRA (MANAZANA 4) | M - 1148 | Outinord IND 1/2" | Muros Torre 1 Eje 12 al 19 Entre A - E Apt 1001 , 1002 | 2025-07-07 | 2025-08-04 | 28 | 34.5 | 49.9 | 144.6 | MURO | 49.9 | 3 | 144.638
23472 - TERRA (MANAZANA 4) | M - 1152 | Outinord Ind 1/2" | Muros Torre 1 Eje 12 al 19 entre F - J Apt 1010, 1011 | 2025-07-08 | 2025-08-05 | 28 | 34.5 | 45 | 130.4 | MURO | 43.933 | 3 | 130.435
23472 - TERRA (MANAZANA 4) | M - 1152 | Outinord Ind 1/2" | Muros Torre 1 Eje 12 al 19 entre F - J Apt 1010, 1011 | 2025-07-08 | 2025-08-05 | 28 | 34.5 | 43.7 | 126.7 | MURO | 43.933 | 3 | 126.667
23472 - TERRA (MANAZANA 4) | M - 1152 | Outinord Ind 1/2" | Muros Torre 1 Eje 12 al 19 entre F - J Apt 1010, 1011 | 2025-07-08 | 2025-08-05 | 28 | 34.5 | 43.1 | 124.9 | MURO | 43.933 | 3 | 124.928
23472 - TERRA (MANAZANA 4) | M-1144 | Outinord IND ½" | Muros torre 1 eje 1 al 5 entre A-E apto 904, 905 | 2025-07-04 | 2025-08-01 | 28 | 34.5 | 49.4 | 143.2 | MURO | 48.6 | 3 | 143.188
23472 - TERRA (MANAZANA 4) | M-1144 | Outinord IND ½" | Muros torre 1 eje 1 al 5 entre A-E apto 904, 905 | 2025-07-04 | 2025-08-01 | 28 | 34.5 | 48 | 139.1 | MURO | 48.6 | 3 | 139.13
23472 - TERRA (MANAZANA 4) | M-1144 | Outinord IND ½" | Muros torre 1 eje 1 al 5 entre A-E apto 904, 905 | 2025-07-04 | 2025-08-01 | 28 | 34.5 | 48.4 | 140.3 | MURO | 48.6 | 3 | 140.29
23472 - TERRA (MANAZANA 4) | M-1146 | Outinord IND 1/2" | Muros torre 1, eje 1 al 5. entre F - J, Apt. 902, 903. | 2025-07-05 | 2025-08-02 | 28 | 34.5 | 39.1 | 113.3 | MURO | 38.267 | 3 | 113.333
23472 - TERRA (MANAZANA 4) | M-1146 | Outinord IND 1/2" | Muros torre 1, eje 1 al 5. entre F - J, Apt. 902, 903. | 2025-07-05 | 2025-08-02 | 28 | 34.5 | 37.7 | 109.3 | MURO | 38.267 | 3 | 109.275
23472 - TERRA (MANAZANA 4) | M-1146 | Outinord IND 1/2" | Muros torre 1, eje 1 al 5. entre F - J, Apt. 902, 903. | 2025-07-05 | 2025-08-02 | 28 | 34.5 | 38 | 110.1 | MURO | 38.267 | 3 | 110.145
23472 - TERRA (MANAZANA 4) | PL - 1371 | Outinord IND 1/2" | Escalera torre 1 costado occidental eje 1 al 2 entre D - G piso 22 al piso 23 | 2025-11-28 | 2025-12-26 | 28 | 28 | 32.7 | 116.8 |  | 32.733 | 3 | 116.786
23472 - TERRA (MANAZANA 4) | PL - 1371 | Outinord IND 1/2" | Escalera torre 1 costado occidental eje 1 al 2 entre D - G piso 22 al piso 23 | 2025-11-28 | 2025-12-26 | 28 | 28 | 33.1 | 118.2 |  | 32.733 | 3 | 118.214
23472 - TERRA (MANAZANA 4) | PL - 1371 | Outinord IND 1/2" | Escalera torre 1 costado occidental eje 1 al 2 entre D - G piso 22 al piso 23 | 2025-11-28 | 2025-12-26 | 28 | 28 | 32.4 | 115.7 |  | 32.733 | 3 | 115.714
23472 - TERRA (MANAZANA 4) | M - 1404 | Outinord IND 1" | Escalera corte 8, 9 y 10 entre torres 2 y 3 | 2026-05-06 | 2026-06-03 | 28 | 27.6 | 38.9 | 140.9 |  | 39.633 | 3 | 140.942
23472 - TERRA (MANAZANA 4) | M - 1404 | Outinord IND 1" | Escalera corte 8, 9 y 10 entre torres 2 y 3 | 2026-05-06 | 2026-06-03 | 28 | 27.6 | 39.7 | 143.8 |  | 39.633 | 3 | 143.841
23472 - TERRA (MANAZANA 4) | M - 1404 | Outinord IND 1" | Escalera corte 8, 9 y 10 entre torres 2 y 3 | 2026-05-06 | 2026-06-03 | 28 | 27.6 | 40.3 | 146 |  | 39.633 | 3 | 146.014
23472 - TERRA (MANAZANA 4) | M - 1402 | Tremie | Escalera tramo 6 - 6 , 7 - 7 entre torres 2 y 3 | 2026-04-21 | 2026-05-19 | 28 | 27.6 | 26.4 | 95.7 |  | 26.567 | 3 | 95.652
23472 - TERRA (MANAZANA 4) | M - 1402 | Tremie | Escalera tramo 6 - 6 , 7 - 7 entre torres 2 y 3 | 2026-04-21 | 2026-05-19 | 28 | 27.6 | 26.8 | 97.1 |  | 26.567 | 3 | 97.101
23472 - TERRA (MANAZANA 4) | M - 1402 | Tremie | Escalera tramo 6 - 6 , 7 - 7 entre torres 2 y 3 | 2026-04-21 | 2026-05-19 | 28 | 27.6 | 26.5 | 96 |  | 26.567 | 3 | 96.014
23472 - TERRA (MANAZANA 4) | M-1401 | TREMIE 1" | Ménsulas entre torres 2 y 3 | 2026-04-16 | 2026-05-14 | 28 | 27.6 | 34.9 | 126.4 |  | 35.233 | 3 | 126.449
23472 - TERRA (MANAZANA 4) | M-1401 | TREMIE 1" | Ménsulas entre torres 2 y 3 | 2026-04-16 | 2026-05-14 | 28 | 27.6 | 35.1 | 127.2 |  | 35.233 | 3 | 127.174
23472 - TERRA (MANAZANA 4) | M-1401 | TREMIE 1" | Ménsulas entre torres 2 y 3 | 2026-04-16 | 2026-05-14 | 28 | 27.6 | 35.7 | 129.3 |  | 35.233 | 3 | 129.348
23472 - TERRA (MANAZANA 4) | PL - 1400 | Outinord IND 1" | Salón comunal 2 placa y muros de contorno de las materas tipo 2 y 3 piso 1 Apaup eje 11" entre A - E costado oriental | 2026-04-08 | 2026-05-06 | 28 | 27.6 | 43 | 155.8 | MURO | 43.467 | 3 | 155.797
23472 - TERRA (MANAZANA 4) | PL - 1400 | Outinord IND 1" | Salón comunal 2 placa y muros de contorno de las materas tipo 2 y 3 piso 1 Apaup eje 11" entre A - E costado oriental | 2026-04-08 | 2026-05-06 | 28 | 27.6 | 43.4 | 157.2 | MURO | 43.467 | 3 | 157.246
23472 - TERRA (MANAZANA 4) | PL - 1400 | Outinord IND 1" | Salón comunal 2 placa y muros de contorno de las materas tipo 2 y 3 piso 1 Apaup eje 11" entre A - E costado oriental | 2026-04-08 | 2026-05-06 | 28 | 27.6 | 44 | 159.4 | MURO | 43.467 | 3 | 159.42
23472 - TERRA (MANAZANA 4) | PL - 1399 | Outinord IND 1" | Placa de escalera entre Torres 2 y 3 N + 1.50 y N + 2.75 | 2026-04-06 | 2026-05-04 | 28 | 27.6 | 39.4 | 142.8 | PLACA | 39.8 | 3 | 142.754
23472 - TERRA (MANAZANA 4) | PL - 1399 | Outinord IND 1" | Placa de escalera entre Torres 2 y 3 N + 1.50 y N + 2.75 | 2026-04-06 | 2026-05-04 | 28 | 27.6 | 40.2 | 145.7 | PLACA | 39.8 | 3 | 145.652
23472 - TERRA (MANAZANA 4) | PL - 1399 | Outinord IND 1" | Placa de escalera entre Torres 2 y 3 N + 1.50 y N + 2.75 | 2026-04-06 | 2026-05-04 | 28 | 27.6 | 39.8 | 144.2 | PLACA | 39.8 | 3 | 144.203
23472 - TERRA (MANAZANA 4) | M - 1398 | Outinord IND | Placa matera costado Nororiental tipo 2 y 3 eje 11" entre A - E y el muro de la matera tipo 3 (6) eje A' entre 9' y 11' y eje 11' entre A - C | 2026-03-25 | 2026-04-22 | 28 | 27.6 | 44.6 | 161.6 | MURO | 44.267 | 3 | 161.594
23472 - TERRA (MANAZANA 4) | M - 1398 | Outinord IND | Placa matera costado Nororiental tipo 2 y 3 eje 11" entre A - E y el muro de la matera tipo 3 (6) eje A' entre 9' y 11' y eje 11' entre A - C | 2026-03-25 | 2026-04-22 | 28 | 27.6 | 43.4 | 157.2 | MURO | 44.267 | 3 | 157.246
23472 - TERRA (MANAZANA 4) | M - 1398 | Outinord IND | Placa matera costado Nororiental tipo 2 y 3 eje 11" entre A - E y el muro de la matera tipo 3 (6) eje A' entre 9' y 11' y eje 11' entre A - C | 2026-03-25 | 2026-04-22 | 28 | 27.6 | 44.8 | 162.3 | MURO | 44.267 | 3 | 162.319
23472 - TERRA (MANAZANA 4) | M - 1397 | Outinord IND 1/2" | Ménsulas tipo 1 en los muros entre las torres 2 y 3 | 2026-03-10 | 2026-04-07 | 28 | 27.6 | 35.8 | 129.7 | MURO | 35.4 | 3 | 129.71
23472 - TERRA (MANAZANA 4) | M - 1397 | Outinord IND 1/2" | Ménsulas tipo 1 en los muros entre las torres 2 y 3 | 2026-03-10 | 2026-04-07 | 28 | 27.6 | 35.1 | 127.2 | MURO | 35.4 | 3 | 127.174
23472 - TERRA (MANAZANA 4) | M - 1397 | Outinord IND 1/2" | Ménsulas tipo 1 en los muros entre las torres 2 y 3 | 2026-03-10 | 2026-04-07 | 28 | 27.6 | 35.3 | 127.9 | MURO | 35.4 | 3 | 127.899
23472 - TERRA (MANAZANA 4) | PL - 1396 | outinord IND 1" | Salón comunal 2 placa matera tipo 2 piso 1 eje 11 al 11" entre C-E | 2026-03-07 | 2026-04-04 | 28 | 27.6 | 42.8 | 155.1 | PLACA | 42.933 | 3 | 155.072
23472 - TERRA (MANAZANA 4) | PL - 1396 | outinord IND 1" | Salón comunal 2 placa matera tipo 2 piso 1 eje 11 al 11" entre C-E | 2026-03-07 | 2026-04-04 | 28 | 27.6 | 42.7 | 154.7 | PLACA | 42.933 | 3 | 154.71
23472 - TERRA (MANAZANA 4) | PL - 1396 | outinord IND 1" | Salón comunal 2 placa matera tipo 2 piso 1 eje 11 al 11" entre C-E | 2026-03-07 | 2026-04-04 | 28 | 27.6 | 43.3 | 156.9 | PLACA | 42.933 | 3 | 156.884
23472 - TERRA (MANAZANA 4) | M - 1395 | Outinord IND 1" | Salón comunal 2 placa y muros materas tipo 3 eje 9' al 11' entre A - B' y eje 10' al 11 entre A' - B piso 1 | 2026-03-05 | 2026-04-02 | 28 | 27.6 | 35 | 126.8 | MURO | 35 | 3 | 126.812
23472 - TERRA (MANAZANA 4) | M - 1395 | Outinord IND 1" | Salón comunal 2 placa y muros materas tipo 3 eje 9' al 11' entre A - B' y eje 10' al 11 entre A' - B piso 1 | 2026-03-05 | 2026-04-02 | 28 | 27.6 | 35 | 126.8 | MURO | 35 | 3 | 126.812
23472 - TERRA (MANAZANA 4) | M - 1395 | Outinord IND 1" | Salón comunal 2 placa y muros materas tipo 3 eje 9' al 11' entre A - B' y eje 10' al 11 entre A' - B piso 1 | 2026-03-05 | 2026-04-02 | 28 | 27.6 | 35 | 126.8 | MURO | 35 | 3 | 126.812
23472 - TERRA (MANAZANA 4) | PL - 1394 | Outinord IND Inclusión de aire 1" | Entre torres 2 y 3 placa cubierta escalera N+ 9.25 | 2026-02-27 | 2026-03-27 | 28 | 27.6 | 43.7 | 158.3 | PLACA | 44.067 | 3 | 158.333
23472 - TERRA (MANAZANA 4) | PL - 1394 | Outinord IND Inclusión de aire 1" | Entre torres 2 y 3 placa cubierta escalera N+ 9.25 | 2026-02-27 | 2026-03-27 | 28 | 27.6 | 45 | 163 | PLACA | 44.067 | 3 | 163.043
23472 - TERRA (MANAZANA 4) | PL - 1394 | Outinord IND Inclusión de aire 1" | Entre torres 2 y 3 placa cubierta escalera N+ 9.25 | 2026-02-27 | 2026-03-27 | 28 | 27.6 | 43.5 | 157.6 | PLACA | 44.067 | 3 | 157.609
23472 - TERRA (MANAZANA 4) | M - 1393 | Outinord IND 1" | Salón comunal 2 muros y placa de la matera tipo 3 eje 10 al 11 entre A´- B´ piso 1 | 2026-02-24 | 2026-03-24 | 28 | 27.6 | 38.3 | 138.8 | MURO | 37.767 | 3 | 138.768
23472 - TERRA (MANAZANA 4) | M - 1393 | Outinord IND 1" | Salón comunal 2 muros y placa de la matera tipo 3 eje 10 al 11 entre A´- B´ piso 1 | 2026-02-24 | 2026-03-24 | 28 | 27.6 | 36.7 | 133 | MURO | 37.767 | 3 | 132.971
23472 - TERRA (MANAZANA 4) | M - 1393 | Outinord IND 1" | Salón comunal 2 muros y placa de la matera tipo 3 eje 10 al 11 entre A´- B´ piso 1 | 2026-02-24 | 2026-03-24 | 28 | 27.6 | 38.3 | 138.8 | MURO | 37.767 | 3 | 138.768
23472 - TERRA (MANAZANA 4) | PL - 1392 | Outinord IND 1" | Salón Comunal 2 Riostras de la matera tipo 1 eje 8 al 9 entre A - E y placa de la matera tipo 2 eje 10 al 11 entre C - E | 2026-02-12 | 2026-03-12 | 28 | 27.6 | 44.8 | 162.3 | PLACA | 45.167 | 3 | 162.319
23472 - TERRA (MANAZANA 4) | PL - 1392 | Outinord IND 1" | Salón Comunal 2 Riostras de la matera tipo 1 eje 8 al 9 entre A - E y placa de la matera tipo 2 eje 10 al 11 entre C - E | 2026-02-12 | 2026-03-12 | 28 | 27.6 | 45.7 | 165.6 | PLACA | 45.167 | 3 | 165.58
23472 - TERRA (MANAZANA 4) | PL - 1392 | Outinord IND 1" | Salón Comunal 2 Riostras de la matera tipo 1 eje 8 al 9 entre A - E y placa de la matera tipo 2 eje 10 al 11 entre C - E | 2026-02-12 | 2026-03-12 | 28 | 27.6 | 45 | 163 | PLACA | 45.167 | 3 | 163.043
23472 - TERRA (MANAZANA 4) | PL 1390 | Outinord IND | Salon comunal 2 vigas vm1 y placa de la metera tipo 2 piso 1 eje 10 al 11 entre C - D | 2026-01-30 | 2026-02-27 | 28 | 27.6 | 45.9 | 166.3 | PLACA | 46.167 | 3 | 166.304
23472 - TERRA (MANAZANA 4) | PL 1390 | Outinord IND | Salon comunal 2 vigas vm1 y placa de la metera tipo 2 piso 1 eje 10 al 11 entre C - D | 2026-01-30 | 2026-02-27 | 28 | 27.6 | 46.9 | 169.9 | PLACA | 46.167 | 3 | 169.928
23472 - TERRA (MANAZANA 4) | PL 1390 | Outinord IND | Salon comunal 2 vigas vm1 y placa de la metera tipo 2 piso 1 eje 10 al 11 entre C - D | 2026-01-30 | 2026-02-27 | 28 | 27.6 | 45.7 | 165.6 | PLACA | 46.167 | 3 | 165.58
23472 - TERRA (MANAZANA 4) | M-1389 | Outinord IND ½" | Muro de contención MC - 1 eje A - P entre 1 - P, 3 - P salon comunal 2 carcamo rampa vehicular eje 7 entre A - B salon comunal 2 | 2026-01-23 | 2026-02-20 | 28 | 27.6 | 37.1 | 134.4 | MURO | 36.533 | 3 | 134.42
23472 - TERRA (MANAZANA 4) | M-1389 | Outinord IND ½" | Muro de contención MC - 1 eje A - P entre 1 - P, 3 - P salon comunal 2 carcamo rampa vehicular eje 7 entre A - B salon comunal 2 | 2026-01-23 | 2026-02-20 | 28 | 27.6 | 36.1 | 130.8 | MURO | 36.533 | 3 | 130.797
23472 - TERRA (MANAZANA 4) | M-1389 | Outinord IND ½" | Muro de contención MC - 1 eje A - P entre 1 - P, 3 - P salon comunal 2 carcamo rampa vehicular eje 7 entre A - B salon comunal 2 | 2026-01-23 | 2026-02-20 | 28 | 27.6 | 36.4 | 131.9 | MURO | 36.533 | 3 | 131.884
23472 - TERRA (MANAZANA 4) | PL - 1388 | Outinord IND | Salón comunal matera tipo 1eje 9 al 10 entre D - E y los bordillos de la matera tipo 2 eje 10 al 11 entre C - D Piso 1 | 2026-01-22 | 2026-02-19 | 28 | 27.6 | 42.1 | 152.5 |  | 41.5 | 3 | 152.536
23472 - TERRA (MANAZANA 4) | PL - 1388 | Outinord IND | Salón comunal matera tipo 1eje 9 al 10 entre D - E y los bordillos de la matera tipo 2 eje 10 al 11 entre C - D Piso 1 | 2026-01-22 | 2026-02-19 | 28 | 27.6 | 41 | 148.6 |  | 41.5 | 3 | 148.551
23472 - TERRA (MANAZANA 4) | PL - 1388 | Outinord IND | Salón comunal matera tipo 1eje 9 al 10 entre D - E y los bordillos de la matera tipo 2 eje 10 al 11 entre C - D Piso 1 | 2026-01-22 | 2026-02-19 | 28 | 27.6 | 41.4 | 150 |  | 41.5 | 3 | 150
23472 - TERRA (MANAZANA 4) | PL - 1386 | Outinord IND | Placa matera tipo 1 salón comunal eje 8 al 9 entre C - C´ | 2026-01-15 | 2026-02-12 | 28 | 27.6 | 35.6 | 129 | PLACA | 35.067 | 3 | 128.986
23472 - TERRA (MANAZANA 4) | PL - 1386 | Outinord IND | Placa matera tipo 1 salón comunal eje 8 al 9 entre C - C´ | 2026-01-15 | 2026-02-12 | 28 | 27.6 | 34.6 | 125.4 | PLACA | 35.067 | 3 | 125.362
23472 - TERRA (MANAZANA 4) | PL - 1386 | Outinord IND | Placa matera tipo 1 salón comunal eje 8 al 9 entre C - C´ | 2026-01-15 | 2026-02-12 | 28 | 27.6 | 35 | 126.8 | PLACA | 35.067 | 3 | 126.812
23472 - TERRA (MANAZANA 4) | M-1383 | Outinord IND 1" | Entre torre 2 y 3 vigas V - 301, V - 302, V - 303 y las mensulas tipo 2 | 2025-12-17 | 2026-01-14 | 28 | 27.6 | 43.6 | 158 |  | 42.867 | 3 | 157.971
23472 - TERRA (MANAZANA 4) | M-1383 | Outinord IND 1" | Entre torre 2 y 3 vigas V - 301, V - 302, V - 303 y las mensulas tipo 2 | 2025-12-17 | 2026-01-14 | 28 | 27.6 | 42.2 | 152.9 |  | 42.867 | 3 | 152.899
23472 - TERRA (MANAZANA 4) | M-1383 | Outinord IND 1" | Entre torre 2 y 3 vigas V - 301, V - 302, V - 303 y las mensulas tipo 2 | 2025-12-17 | 2026-01-14 | 28 | 27.6 | 42.8 | 155.1 |  | 42.867 | 3 | 155.072
23472 - TERRA (MANAZANA 4) | PL-1384 | Outinord IND 1" | Columnetas de la matera tipo 2 eje 10´ al 11´ entre C - D tramo matera tipo 3 eje A entre 9 al 11´ y la placa de la matera tipo 1 eje 8 al 9 entre A - B comunal 2 | 2025-12-18 | 2026-01-15 | 28 | 27.6 | 43.7 | 158.3 | PLACA | 43.1 | 3 | 158.333
23472 - TERRA (MANAZANA 4) | PL-1384 | Outinord IND 1" | Columnetas de la matera tipo 2 eje 10´ al 11´ entre C - D tramo matera tipo 3 eje A entre 9 al 11´ y la placa de la matera tipo 1 eje 8 al 9 entre A - B comunal 2 | 2025-12-18 | 2026-01-15 | 28 | 27.6 | 42.6 | 154.3 | PLACA | 43.1 | 3 | 154.348
23472 - TERRA (MANAZANA 4) | PL-1384 | Outinord IND 1" | Columnetas de la matera tipo 2 eje 10´ al 11´ entre C - D tramo matera tipo 3 eje A entre 9 al 11´ y la placa de la matera tipo 1 eje 8 al 9 entre A - B comunal 2 | 2025-12-18 | 2026-01-15 | 28 | 27.6 | 43 | 155.8 | PLACA | 43.1 | 3 | 155.797
23472 - TERRA (MANAZANA 4) | M - 1381 | Outinord IND 1 / 2 " | Muros torre 1 recorrido del ascensor M - 21 ( 2 ) M - 05 eje 8 al 9 entre D - E | 2025-12-12 | 2026-01-09 | 28 | 27.6 | 29.5 | 106.9 | MURO | 29.433 | 3 | 106.884
23472 - TERRA (MANAZANA 4) | M - 1381 | Outinord IND 1 / 2 " | Muros torre 1 recorrido del ascensor M - 21 ( 2 ) M - 05 eje 8 al 9 entre D - E | 2025-12-12 | 2026-01-09 | 28 | 27.6 | 29.9 | 108.3 | MURO | 29.433 | 3 | 108.333
23472 - TERRA (MANAZANA 4) | M - 1381 | Outinord IND 1 / 2 " | Muros torre 1 recorrido del ascensor M - 21 ( 2 ) M - 05 eje 8 al 9 entre D - E | 2025-12-12 | 2026-01-09 | 28 | 27.6 | 28.9 | 104.7 | MURO | 29.433 | 3 | 104.71
23472 - TERRA (MANAZANA 4) | PL - 1379 | Outinord IND 1" | Salón comunal 1 Zapatas y zarpas Z - 1 P(2) Z- 2 P(3) Z3P y arranque de muros MC - 2 de la cimentación del comunal 1 eje 1 - P, 3 - P entre A - P. B - P | 2025-12-09 | 2026-01-06 | 28 | 27.6 | 34.3 | 124.3 | MURO | 34.4 | 3 | 124.275
23472 - TERRA (MANAZANA 4) | PL - 1379 | Outinord IND 1" | Salón comunal 1 Zapatas y zarpas Z - 1 P(2) Z- 2 P(3) Z3P y arranque de muros MC - 2 de la cimentación del comunal 1 eje 1 - P, 3 - P entre A - P. B - P | 2025-12-09 | 2026-01-06 | 28 | 27.6 | 35 | 126.8 | MURO | 34.4 | 3 | 126.812
23472 - TERRA (MANAZANA 4) | PL - 1379 | Outinord IND 1" | Salón comunal 1 Zapatas y zarpas Z - 1 P(2) Z- 2 P(3) Z3P y arranque de muros MC - 2 de la cimentación del comunal 1 eje 1 - P, 3 - P entre A - P. B - P | 2025-12-09 | 2026-01-06 | 28 | 27.6 | 33.9 | 122.8 | MURO | 34.4 | 3 | 122.826
23472 - TERRA (MANAZANA 4) | M - 1376 | Outinord IND 1 / 2 " | Salón comunal 2 bordillo de la matera tipo 1 eje 8 al 10 entre B – E | 2025-12-05 | 2026-01-02 | 28 | 27.6 | 40.4 | 146.4 |  | 40.067 | 3 | 146.377
23472 - TERRA (MANAZANA 4) | M - 1376 | Outinord IND 1 / 2 " | Salón comunal 2 bordillo de la matera tipo 1 eje 8 al 10 entre B – E | 2025-12-05 | 2026-01-02 | 28 | 27.6 | 39.7 | 143.8 |  | 40.067 | 3 | 143.841
23472 - TERRA (MANAZANA 4) | M - 1376 | Outinord IND 1 / 2 " | Salón comunal 2 bordillo de la matera tipo 1 eje 8 al 10 entre B – E | 2025-12-05 | 2026-01-02 | 28 | 27.6 | 40.1 | 145.3 |  | 40.067 | 3 | 145.29
23472 - TERRA (MANAZANA 4) | M - 1374 | Outinord IND 1 / 2" | Muros cubierta de la escalera costado occidental torre 1 eje 1 al 2 entre D – E ; M – 21 (2) ; M – 05 | 2025-12-02 | 2025-12-30 | 28 | 27.6 | 33.8 | 122.5 | MURO | 33.2 | 3 | 122.464
23472 - TERRA (MANAZANA 4) | M - 1374 | Outinord IND 1 / 2" | Muros cubierta de la escalera costado occidental torre 1 eje 1 al 2 entre D – E ; M – 21 (2) ; M – 05 | 2025-12-02 | 2025-12-30 | 28 | 27.6 | 32.8 | 118.8 | MURO | 33.2 | 3 | 118.841
23472 - TERRA (MANAZANA 4) | M - 1374 | Outinord IND 1 / 2" | Muros cubierta de la escalera costado occidental torre 1 eje 1 al 2 entre D – E ; M – 21 (2) ; M – 05 | 2025-12-02 | 2025-12-30 | 28 | 27.6 | 33 | 119.6 | MURO | 33.2 | 3 | 119.565
23472 - TERRA (MANAZANA 4) | M - 1372 | Outinord IND 1 / 2" | Salón comunal 2 columnetas materas tipo 1 eje 8 al 10 entre C – E y bordillos de la matera tipo 1 eje 8 al 9 entre A – B N + 1.50 | 2025-12-01 | 2025-12-29 | 28 | 27.6 | 37.7 | 136.6 |  | 37.167 | 3 | 136.594
23472 - TERRA (MANAZANA 4) | M - 1372 | Outinord IND 1 / 2" | Salón comunal 2 columnetas materas tipo 1 eje 8 al 10 entre C – E y bordillos de la matera tipo 1 eje 8 al 9 entre A – B N + 1.50 | 2025-12-01 | 2025-12-29 | 28 | 27.6 | 36.8 | 133.3 |  | 37.167 | 3 | 133.333
23472 - TERRA (MANAZANA 4) | M - 1372 | Outinord IND 1 / 2" | Salón comunal 2 columnetas materas tipo 1 eje 8 al 10 entre C – E y bordillos de la matera tipo 1 eje 8 al 9 entre A – B N + 1.50 | 2025-12-01 | 2025-12-29 | 28 | 27.6 | 37 | 134.1 |  | 37.167 | 3 | 134.058
23472 - TERRA (MANAZANA 4) | M - 1367 | Outinord IND 1 / 2 " | Muros cubierta torre 1 escalera costado oriental eje 17 al 19 entre D - G | 2025-11-24 | 2025-12-22 | 28 | 27.6 | 37.5 | 135.9 | MURO | 38 | 3 | 135.87
23472 - TERRA (MANAZANA 4) | M - 1367 | Outinord IND 1 / 2 " | Muros cubierta torre 1 escalera costado oriental eje 17 al 19 entre D - G | 2025-11-24 | 2025-12-22 | 28 | 27.6 | 38.8 | 140.6 | MURO | 38 | 3 | 140.58
23472 - TERRA (MANAZANA 4) | M - 1367 | Outinord IND 1 / 2 " | Muros cubierta torre 1 escalera costado oriental eje 17 al 19 entre D - G | 2025-11-24 | 2025-12-22 | 28 | 27.6 | 37.7 | 136.6 | MURO | 38 | 3 | 136.594
23472 - TERRA (MANAZANA 4) | PL - 1366 | Outinord IND 1 / 2 " | Placa de conexión escalera torres 2 y 3 salon comunal 2 columnetas matera tipo 1 N + 1.50 | 2025-11-24 | 2025-12-22 | 28 | 27.6 | 34 | 123.2 | PLACA | 34.1 | 3 | 123.188
23472 - TERRA (MANAZANA 4) | PL - 1366 | Outinord IND 1 / 2 " | Placa de conexión escalera torres 2 y 3 salon comunal 2 columnetas matera tipo 1 N + 1.50 | 2025-11-24 | 2025-12-22 | 28 | 27.6 | 34.5 | 125 | PLACA | 34.1 | 3 | 125
23472 - TERRA (MANAZANA 4) | PL - 1366 | Outinord IND 1 / 2 " | Placa de conexión escalera torres 2 y 3 salon comunal 2 columnetas matera tipo 1 N + 1.50 | 2025-11-24 | 2025-12-22 | 28 | 27.6 | 33.8 | 122.5 | PLACA | 34.1 | 3 | 122.464
23472 - TERRA (MANAZANA 4) | M - 1364 | Outinord IND 1/2" | Muros de la escalera entre Torres 2 y 3 N + 5.95 al N + 9.25 | 2025-11-21 | 2025-12-19 | 28 | 27.6 | 37.5 | 135.9 | MURO | 37.133 | 3 | 135.87
23472 - TERRA (MANAZANA 4) | M - 1364 | Outinord IND 1/2" | Muros de la escalera entre Torres 2 y 3 N + 5.95 al N + 9.25 | 2025-11-21 | 2025-12-19 | 28 | 27.6 | 36.8 | 133.3 | MURO | 37.133 | 3 | 133.333
23472 - TERRA (MANAZANA 4) | M - 1364 | Outinord IND 1/2" | Muros de la escalera entre Torres 2 y 3 N + 5.95 al N + 9.25 | 2025-11-21 | 2025-12-19 | 28 | 27.6 | 37.1 | 134.4 | MURO | 37.133 | 3 | 134.42
23472 - TERRA (MANAZANA 4) | M-1363 | Outinord IND 1/2" | Muros torre 1 eje 1 al 6 entre D-J apt 2402-2403 y muro divisorio sala de estar eje 6 entre A-D apt 2405 | 2025-11-18 | 2025-12-16 | 28 | 27.6 | 42.8 | 155.1 | MURO | 42.833 | 3 | 155.072
23472 - TERRA (MANAZANA 4) | M-1363 | Outinord IND 1/2" | Muros torre 1 eje 1 al 6 entre D-J apt 2402-2403 y muro divisorio sala de estar eje 6 entre A-D apt 2405 | 2025-11-18 | 2025-12-16 | 28 | 27.6 | 43.3 | 156.9 | MURO | 42.833 | 3 | 156.884
23472 - TERRA (MANAZANA 4) | M-1363 | Outinord IND 1/2" | Muros torre 1 eje 1 al 6 entre D-J apt 2402-2403 y muro divisorio sala de estar eje 6 entre A-D apt 2405 | 2025-11-18 | 2025-12-16 | 28 | 27.6 | 42.4 | 153.6 | MURO | 42.833 | 3 | 153.623
23472 - TERRA (MANAZANA 4) | M - 1361 | Outinord IND 1/2" | Muros torre 1 eje 1 al 5 entre A - E apt 2404, 2405 y muro divisorio alcoba eje 6 entre I - J apt 2402 | 2025-11-14 | 2025-12-12 | 28 | 27.6 | 33 | 119.6 | MURO | 33.267 | 3 | 119.565
23472 - TERRA (MANAZANA 4) | M - 1361 | Outinord IND 1/2" | Muros torre 1 eje 1 al 5 entre A - E apt 2404, 2405 y muro divisorio alcoba eje 6 entre I - J apt 2402 | 2025-11-14 | 2025-12-12 | 28 | 27.6 | 33.3 | 120.7 | MURO | 33.267 | 3 | 120.652
23472 - TERRA (MANAZANA 4) | M - 1361 | Outinord IND 1/2" | Muros torre 1 eje 1 al 5 entre A - E apt 2404, 2405 y muro divisorio alcoba eje 6 entre I - J apt 2402 | 2025-11-14 | 2025-12-12 | 28 | 27.6 | 33.5 | 121.4 | MURO | 33.267 | 3 | 121.377
23472 - TERRA (MANAZANA 4) | M - 1360 | Outinord IND 1/2" | Muros torre 1 eje 6 al 11 entre F – J apt 2401, 2412 y muro divisorio sala de estar eje 9 entre A apt 2406 | 2025-11-13 | 2025-12-11 | 28 | 27.6 | 38 | 137.7 | MURO | 38.567 | 3 | 137.681
23472 - TERRA (MANAZANA 4) | M - 1360 | Outinord IND 1/2" | Muros torre 1 eje 6 al 11 entre F – J apt 2401, 2412 y muro divisorio sala de estar eje 9 entre A apt 2406 | 2025-11-13 | 2025-12-11 | 28 | 27.6 | 39.3 | 142.4 | MURO | 38.567 | 3 | 142.391
23472 - TERRA (MANAZANA 4) | M - 1360 | Outinord IND 1/2" | Muros torre 1 eje 6 al 11 entre F – J apt 2401, 2412 y muro divisorio sala de estar eje 9 entre A apt 2406 | 2025-11-13 | 2025-12-11 | 28 | 27.6 | 38.4 | 139.1 | MURO | 38.567 | 3 | 139.13
23472 - TERRA (MANAZANA 4) | M - 1358 | Outinord IND 1/2" | Muros torre 1 eje 6 al 11 entre A – E apt 2406 – 2407 y muro divisorio de sala de estar eje 15 entre 1-J apt 2411 | 2025-11-12 | 2025-12-10 | 28 | 27.6 | 41.8 | 151.4 | MURO | 42.033 | 3 | 151.449
23472 - TERRA (MANAZANA 4) | M - 1358 | Outinord IND 1/2" | Muros torre 1 eje 6 al 11 entre A – E apt 2406 – 2407 y muro divisorio de sala de estar eje 15 entre 1-J apt 2411 | 2025-11-12 | 2025-12-10 | 28 | 27.6 | 42.9 | 155.4 | MURO | 42.033 | 3 | 155.435
23472 - TERRA (MANAZANA 4) | M - 1358 | Outinord IND 1/2" | Muros torre 1 eje 6 al 11 entre A – E apt 2406 – 2407 y muro divisorio de sala de estar eje 15 entre 1-J apt 2411 | 2025-11-12 | 2025-12-10 | 28 | 27.6 | 41.4 | 150 | MURO | 42.033 | 3 | 150
23472 - TERRA (MANAZANA 4) | M - 1357 | Outinord IND 1 / 2" | Muros torre 1 eje 12 al 17 entre F - J apt 2410 - 2411 | 2025-11-11 | 2025-12-09 | 28 | 27.6 | 37 | 134.1 | MURO | 37.333 | 3 | 134.058
23472 - TERRA (MANAZANA 4) | M - 1357 | Outinord IND 1 / 2" | Muros torre 1 eje 12 al 17 entre F - J apt 2410 - 2411 | 2025-11-11 | 2025-12-09 | 28 | 27.6 | 37.8 | 137 | MURO | 37.333 | 3 | 136.957
23472 - TERRA (MANAZANA 4) | M - 1357 | Outinord IND 1 / 2" | Muros torre 1 eje 12 al 17 entre F - J apt 2410 - 2411 | 2025-11-11 | 2025-12-09 | 28 | 27.6 | 37.2 | 134.8 | MURO | 37.333 | 3 | 134.783
23472 - TERRA (MANAZANA 4) | M - 1355 | Outinord IND 1 / 2" | Muros torre 1 eje 12 al 14 entre A - E apt 2408 y eje 17 al 19 entre F - J apt 2410 | 2025-11-10 | 2025-12-08 | 28 | 27.6 | 37.8 | 137 | MURO | 37.2 | 3 | 136.957
23472 - TERRA (MANAZANA 4) | M - 1355 | Outinord IND 1 / 2" | Muros torre 1 eje 12 al 14 entre A - E apt 2408 y eje 17 al 19 entre F - J apt 2410 | 2025-11-10 | 2025-12-08 | 28 | 27.6 | 36.8 | 133.3 | MURO | 37.2 | 3 | 133.333
23472 - TERRA (MANAZANA 4) | M - 1355 | Outinord IND 1 / 2" | Muros torre 1 eje 12 al 14 entre A - E apt 2408 y eje 17 al 19 entre F - J apt 2410 | 2025-11-10 | 2025-12-08 | 28 | 27.6 | 37 | 134.1 | MURO | 37.2 | 3 | 134.058
23472 - TERRA (MANAZANA 4) | M - 1354 | Outinord IND 1/2" | Muros torre 1 eje 16 al 19 entre A - E apt 2409 y muro divisorio de sala y baño ejes 14 entre A - E, 15 al 16 entre B - C y 14 al 16 entre E apt 2408 | 2025-11-08 | 2025-12-06 | 28 | 27.6 | 43.9 | 159.1 | MURO | 43.133 | 3 | 159.058
23472 - TERRA (MANAZANA 4) | M - 1354 | Outinord IND 1/2" | Muros torre 1 eje 16 al 19 entre A - E apt 2409 y muro divisorio de sala y baño ejes 14 entre A - E, 15 al 16 entre B - C y 14 al 16 entre E apt 2408 | 2025-11-08 | 2025-12-06 | 28 | 27.6 | 42.5 | 154 | MURO | 43.133 | 3 | 153.986
23472 - TERRA (MANAZANA 4) | M - 1354 | Outinord IND 1/2" | Muros torre 1 eje 16 al 19 entre A - E apt 2409 y muro divisorio de sala y baño ejes 14 entre A - E, 15 al 16 entre B - C y 14 al 16 entre E apt 2408 | 2025-11-08 | 2025-12-06 | 28 | 27.6 | 43 | 155.8 | MURO | 43.133 | 3 | 155.797
23472 - TERRA (MANAZANA 4) | M - 1352 | Outinord IND 1/2" | Muros torre 1 eje 1 al 5 entre F – J apto 2302, 2303 | 2025-11-06 | 2025-12-04 | 28 | 27.6 | 36.1 | 130.8 | MURO | 35.767 | 3 | 130.797
23472 - TERRA (MANAZANA 4) | M - 1352 | Outinord IND 1/2" | Muros torre 1 eje 1 al 5 entre F – J apto 2302, 2303 | 2025-11-06 | 2025-12-04 | 28 | 27.6 | 36.2 | 131.2 | MURO | 35.767 | 3 | 131.159
23472 - TERRA (MANAZANA 4) | M - 1352 | Outinord IND 1/2" | Muros torre 1 eje 1 al 5 entre F – J apto 2302, 2303 | 2025-11-06 | 2025-12-04 | 28 | 27.6 | 35 | 126.8 | MURO | 35.767 | 3 | 126.812
23472 - TERRA (MANAZANA 4) | M – 1350 | Outinord IND 1/2" | Muros torre 1 eje 1 al 5 entre A – E apto 2304, 2305 | 2025-11-05 | 2025-12-03 | 28 | 27.6 | 33.2 | 120.3 | MURO | 33.133 | 3 | 120.29
23472 - TERRA (MANAZANA 4) | M – 1350 | Outinord IND 1/2" | Muros torre 1 eje 1 al 5 entre A – E apto 2304, 2305 | 2025-11-05 | 2025-12-03 | 28 | 27.6 | 33.7 | 122.1 | MURO | 33.133 | 3 | 122.101
23472 - TERRA (MANAZANA 4) | M – 1350 | Outinord IND 1/2" | Muros torre 1 eje 1 al 5 entre A – E apto 2304, 2305 | 2025-11-05 | 2025-12-03 | 28 | 27.6 | 32.5 | 117.8 | MURO | 33.133 | 3 | 117.754
23472 - TERRA (MANAZANA 4) | M - 1348 | Outinord IND 1 / 2" | Muros torre 1 eje 6 al 12 entre F - J aptos 2301 , 2312 | 2025-11-04 | 2025-12-02 | 28 | 27.6 | 35.4 | 128.3 | MURO | 35.3 | 3 | 128.261
23472 - TERRA (MANAZANA 4) | M - 1348 | Outinord IND 1 / 2" | Muros torre 1 eje 6 al 12 entre F - J aptos 2301 , 2312 | 2025-11-04 | 2025-12-02 | 28 | 27.6 | 34.8 | 126.1 | MURO | 35.3 | 3 | 126.087
23472 - TERRA (MANAZANA 4) | M - 1348 | Outinord IND 1 / 2" | Muros torre 1 eje 6 al 12 entre F - J aptos 2301 , 2312 | 2025-11-04 | 2025-12-02 | 28 | 27.6 | 35.7 | 129.3 | MURO | 35.3 | 3 | 129.348
23472 - TERRA (MANAZANA 4) | M - 1346 | Outinord IND 1/2" | Muros torre 1 eje 6 al 11 entre A – E apto 2306, 2307 y muro divisorio eje 8 entre H – J, 9 – J, 11 – J, apto 2301, 2312 | 2025-11-01 | 2025-11-29 | 28 | 27.6 | 37.9 | 137.3 | MURO | 38 | 3 | 137.319
23472 - TERRA (MANAZANA 4) | M - 1346 | Outinord IND 1/2" | Muros torre 1 eje 6 al 11 entre A – E apto 2306, 2307 y muro divisorio eje 8 entre H – J, 9 – J, 11 – J, apto 2301, 2312 | 2025-11-01 | 2025-11-29 | 28 | 27.6 | 38.5 | 139.5 | MURO | 38 | 3 | 139.493
23472 - TERRA (MANAZANA 4) | M - 1346 | Outinord IND 1/2" | Muros torre 1 eje 6 al 11 entre A – E apto 2306, 2307 y muro divisorio eje 8 entre H – J, 9 – J, 11 – J, apto 2301, 2312 | 2025-11-01 | 2025-11-29 | 28 | 27.6 | 37.6 | 136.2 | MURO | 38 | 3 | 136.232
23472 - TERRA (MANAZANA 4) | M - 1344 | Outinord IND 1/2" | Muros torre 1 eje 12 al 14 entre F – J apto 2311 y los muros eje 6 entre A – C, 8 / A -C, 9 – A, 11 – A, 12 – AC entre torres 2 y 3 | 2025-10-31 | 2025-11-28 | 28 | 27.6 | 41.7 | 151.1 | MURO | 41.733 | 3 | 151.087
23472 - TERRA (MANAZANA 4) | M - 1344 | Outinord IND 1/2" | Muros torre 1 eje 12 al 14 entre F – J apto 2311 y los muros eje 6 entre A – C, 8 / A -C, 9 – A, 11 – A, 12 – AC entre torres 2 y 3 | 2025-10-31 | 2025-11-28 | 28 | 27.6 | 42.2 | 152.9 | MURO | 41.733 | 3 | 152.899
23472 - TERRA (MANAZANA 4) | M - 1344 | Outinord IND 1/2" | Muros torre 1 eje 12 al 14 entre F – J apto 2311 y los muros eje 6 entre A – C, 8 / A -C, 9 – A, 11 – A, 12 – AC entre torres 2 y 3 | 2025-10-31 | 2025-11-28 | 28 | 27.6 | 41.3 | 149.6 | MURO | 41.733 | 3 | 149.638
23472 - TERRA (MANAZANA 4) | M - 1340 | Outinord IND 1/2" | Muros torre1 eje 13 al 19 entre A - E apt 2308 - 2309 | 2025-10-29 | 2025-11-26 | 28 | 27.6 | 44.6 | 161.6 | MURO | 44.133 | 3 | 161.594
23472 - TERRA (MANAZANA 4) | M - 1340 | Outinord IND 1/2" | Muros torre1 eje 13 al 19 entre A - E apt 2308 - 2309 | 2025-10-29 | 2025-11-26 | 28 | 27.6 | 44.4 | 160.9 | MURO | 44.133 | 3 | 160.87
23472 - TERRA (MANAZANA 4) | M - 1340 | Outinord IND 1/2" | Muros torre1 eje 13 al 19 entre A - E apt 2308 - 2309 | 2025-10-29 | 2025-11-26 | 28 | 27.6 | 43.4 | 157.2 | MURO | 44.133 | 3 | 157.246
23472 - TERRA (MANAZANA 4) | PL - 1338 | IND con ayudante bombeo | Salón comunal placa de contrapiso eje 1 al 7´entre A - E | 2025-10-29 | 2025-11-26 | 28 | 27.6 | 44.4 | 160.9 | PLACA | 43.867 | 3 | 160.87
23472 - TERRA (MANAZANA 4) | PL - 1338 | IND con ayudante bombeo | Salón comunal placa de contrapiso eje 1 al 7´entre A - E | 2025-10-29 | 2025-11-26 | 28 | 27.6 | 43.9 | 159.1 | PLACA | 43.867 | 3 | 159.058
23472 - TERRA (MANAZANA 4) | PL - 1338 | IND con ayudante bombeo | Salón comunal placa de contrapiso eje 1 al 7´entre A - E | 2025-10-29 | 2025-11-26 | 28 | 27.6 | 43.3 | 156.9 | PLACA | 43.867 | 3 | 156.884
23472 - TERRA (MANAZANA 4) | PL - 1337 | Industrializado con ayudante de bombeo | Salón comunal placa de contrapiso eje 1 al 7´entre A - E | 2025-10-29 | 2025-11-26 | 28 | 27.6 | 43.6 | 158 | PLACA | 43.6 | 3 | 157.971
23472 - TERRA (MANAZANA 4) | PL - 1337 | Industrializado con ayudante de bombeo | Salón comunal placa de contrapiso eje 1 al 7´entre A - E | 2025-10-29 | 2025-11-26 | 28 | 27.6 | 43.9 | 159.1 | PLACA | 43.6 | 3 | 159.058
23472 - TERRA (MANAZANA 4) | PL - 1337 | Industrializado con ayudante de bombeo | Salón comunal placa de contrapiso eje 1 al 7´entre A - E | 2025-10-29 | 2025-11-26 | 28 | 27.6 | 43.3 | 156.9 | PLACA | 43.6 | 3 | 156.884
23472 - TERRA (MANAZANA 4) | M - 1342 | Outinord IND 1/2" | Muros torre 1 eje 14 al 19 entre F - J apt 2310 | 2025-10-30 | 2025-11-27 | 28 | 27.6 | 33.1 | 119.9 | MURO | 33.133 | 3 | 119.928
23472 - TERRA (MANAZANA 4) | M - 1342 | Outinord IND 1/2" | Muros torre 1 eje 14 al 19 entre F - J apt 2310 | 2025-10-30 | 2025-11-27 | 28 | 27.6 | 33.5 | 121.4 | MURO | 33.133 | 3 | 121.377
23472 - TERRA (MANAZANA 4) | M - 1342 | Outinord IND 1/2" | Muros torre 1 eje 14 al 19 entre F - J apt 2310 | 2025-10-30 | 2025-11-27 | 28 | 27.6 | 32.8 | 118.8 | MURO | 33.133 | 3 | 118.841
23472 - TERRA (MANAZANA 4) | M - 1336 | Outinord IND 1 / 2" | Muros torre 1 eje 1 al 5 entre F - J apto 2202, 2203 y vigas de la escalera entre torres 2 y 3 V - 206, V - 207 N + 2.75 | 2025-10-28 | 2025-11-25 | 28 | 27.6 | 40.4 | 146.4 | MURO | 40.067 | 3 | 146.377
23472 - TERRA (MANAZANA 4) | M - 1336 | Outinord IND 1 / 2" | Muros torre 1 eje 1 al 5 entre F - J apto 2202, 2203 y vigas de la escalera entre torres 2 y 3 V - 206, V - 207 N + 2.75 | 2025-10-28 | 2025-11-25 | 28 | 27.6 | 39.6 | 143.5 | MURO | 40.067 | 3 | 143.478
23472 - TERRA (MANAZANA 4) | M - 1336 | Outinord IND 1 / 2" | Muros torre 1 eje 1 al 5 entre F - J apto 2202, 2203 y vigas de la escalera entre torres 2 y 3 V - 206, V - 207 N + 2.75 | 2025-10-28 | 2025-11-25 | 28 | 27.6 | 40.2 | 145.7 | MURO | 40.067 | 3 | 145.652
23472 - TERRA (MANAZANA 4) | M - 1333 | Outinord IND 1/2" | Muros torre 1 eje 1 al 5 entre A - E apt 2204 - 2205 | 2025-10-27 | 2025-11-24 | 28 | 27.6 | 34.4 | 124.6 | MURO | 34.3 | 3 | 124.638
23472 - TERRA (MANAZANA 4) | M - 1333 | Outinord IND 1/2" | Muros torre 1 eje 1 al 5 entre A - E apt 2204 - 2205 | 2025-10-27 | 2025-11-24 | 28 | 27.6 | 34.7 | 125.7 | MURO | 34.3 | 3 | 125.725
23472 - TERRA (MANAZANA 4) | M - 1333 | Outinord IND 1/2" | Muros torre 1 eje 1 al 5 entre A - E apt 2204 - 2205 | 2025-10-27 | 2025-11-24 | 28 | 27.6 | 33.8 | 122.5 | MURO | 34.3 | 3 | 122.464
23472 - TERRA (MANAZANA 4) | M - 1330 | Outinord IND 1/2" | Muros torre 1 eje 6 al 11 entre F - J apt 2201 - 2212 | 2025-10-24 | 2025-11-21 | 28 | 27.6 | 37 | 134.1 | MURO | 36.567 | 3 | 134.058
23472 - TERRA (MANAZANA 4) | M - 1330 | Outinord IND 1/2" | Muros torre 1 eje 6 al 11 entre F - J apt 2201 - 2212 | 2025-10-24 | 2025-11-21 | 28 | 27.6 | 36.5 | 132.2 | MURO | 36.567 | 3 | 132.246
23472 - TERRA (MANAZANA 4) | M - 1330 | Outinord IND 1/2" | Muros torre 1 eje 6 al 11 entre F - J apt 2201 - 2212 | 2025-10-24 | 2025-11-21 | 28 | 27.6 | 36.2 | 131.2 | MURO | 36.567 | 3 | 131.159
23472 - TERRA (MANAZANA 4) | PL - 1328 | Outinord IND ayuda de bombeo | Salón comunal placa de contrapiso eje 7´al 10 entre A - E | 2025-10-24 | 2025-11-21 | 28 | 27.6 | 35.2 | 127.5 | PLACA | 34.3 | 3 | 127.536
23472 - TERRA (MANAZANA 4) | PL - 1328 | Outinord IND ayuda de bombeo | Salón comunal placa de contrapiso eje 7´al 10 entre A - E | 2025-10-24 | 2025-11-21 | 28 | 27.6 | 34 | 123.2 | PLACA | 34.3 | 3 | 123.188
23472 - TERRA (MANAZANA 4) | PL - 1328 | Outinord IND ayuda de bombeo | Salón comunal placa de contrapiso eje 7´al 10 entre A - E | 2025-10-24 | 2025-11-21 | 28 | 27.6 | 33.7 | 122.1 | PLACA | 34.3 | 3 | 122.101
23472 - TERRA (MANAZANA 4) | PL - 1327 | Outinord IND ayuda de bombeo | Salón comunal placa de contrapiso eje 7´al 10 entre A - E | 2025-10-24 | 2025-11-21 | 28 | 27.6 | 39.3 | 142.4 | PLACA | 38.9 | 3 | 142.391
23472 - TERRA (MANAZANA 4) | PL - 1327 | Outinord IND ayuda de bombeo | Salón comunal placa de contrapiso eje 7´al 10 entre A - E | 2025-10-24 | 2025-11-21 | 28 | 27.6 | 38.5 | 139.5 | PLACA | 38.9 | 3 | 139.493
23472 - TERRA (MANAZANA 4) | PL - 1327 | Outinord IND ayuda de bombeo | Salón comunal placa de contrapiso eje 7´al 10 entre A - E | 2025-10-24 | 2025-11-21 | 28 | 27.6 | 38.9 | 140.9 | PLACA | 38.9 | 3 | 140.942
23472 - TERRA (MANAZANA 4) | M - 1326 | Outinord IND 1/2" | Muros torre 1 eje 6 al 11 entre A - E apt 2206, 2207 | 2025-10-23 | 2025-11-20 | 28 | 27.6 | 45.9 | 166.3 | MURO | 44.967 | 3 | 166.304
23472 - TERRA (MANAZANA 4) | M - 1326 | Outinord IND 1/2" | Muros torre 1 eje 6 al 11 entre A - E apt 2206, 2207 | 2025-10-23 | 2025-11-20 | 28 | 27.6 | 44.4 | 160.9 | MURO | 44.967 | 3 | 160.87
23472 - TERRA (MANAZANA 4) | M - 1326 | Outinord IND 1/2" | Muros torre 1 eje 6 al 11 entre A - E apt 2206, 2207 | 2025-10-23 | 2025-11-20 | 28 | 27.6 | 44.6 | 161.6 | MURO | 44.967 | 3 | 161.594
23472 - TERRA (MANAZANA 4) | M - 1324 | Outinord IND 1/2" | Muros torre 1 eje 12 al 19 entre F - J apt 2210, 2211 y muros entre torre 2 y 3 primer tramo cimentación a piso 1 | 2025-10-22 | 2025-11-19 | 28 | 27.6 | 49 | 177.5 | MURO | 48.933 | 3 | 177.536
23472 - TERRA (MANAZANA 4) | M - 1324 | Outinord IND 1/2" | Muros torre 1 eje 12 al 19 entre F - J apt 2210, 2211 y muros entre torre 2 y 3 primer tramo cimentación a piso 1 | 2025-10-22 | 2025-11-19 | 28 | 27.6 | 48.6 | 176.1 | MURO | 48.933 | 3 | 176.087
23472 - TERRA (MANAZANA 4) | M - 1324 | Outinord IND 1/2" | Muros torre 1 eje 12 al 19 entre F - J apt 2210, 2211 y muros entre torre 2 y 3 primer tramo cimentación a piso 1 | 2025-10-22 | 2025-11-19 | 28 | 27.6 | 49.2 | 178.3 | MURO | 48.933 | 3 | 178.261
23472 - TERRA (MANAZANA 4) | M - 1323 | Outinord IND 1/2" | Muros torre 1 eje 12 al 19 entre A - E aptos 2208 - 2209 | 2025-10-21 | 2025-11-18 | 28 | 27.6 | 39.5 | 143.1 | MURO | 39 | 3 | 143.116
23472 - TERRA (MANAZANA 4) | M - 1323 | Outinord IND 1/2" | Muros torre 1 eje 12 al 19 entre A - E aptos 2208 - 2209 | 2025-10-21 | 2025-11-18 | 28 | 27.6 | 38.6 | 139.9 | MURO | 39 | 3 | 139.855
23472 - TERRA (MANAZANA 4) | M - 1323 | Outinord IND 1/2" | Muros torre 1 eje 12 al 19 entre A - E aptos 2208 - 2209 | 2025-10-21 | 2025-11-18 | 28 | 27.6 | 38.9 | 140.9 | MURO | 39 | 3 | 140.942
23472 - TERRA (MANAZANA 4) | PL- 1322 | Outinord IND 1" | Salón comunal placa de contrapiso eje 10 al 11 entre A -E | 2025-10-21 | 2025-11-18 | 28 | 27.6 | 39.9 | 144.6 | PLACA | 38.9 | 3 | 144.565
23472 - TERRA (MANAZANA 4) | PL- 1322 | Outinord IND 1" | Salón comunal placa de contrapiso eje 10 al 11 entre A -E | 2025-10-21 | 2025-11-18 | 28 | 27.6 | 38.7 | 140.2 | PLACA | 38.9 | 3 | 140.217
23472 - TERRA (MANAZANA 4) | PL- 1322 | Outinord IND 1" | Salón comunal placa de contrapiso eje 10 al 11 entre A -E | 2025-10-21 | 2025-11-18 | 28 | 27.6 | 38.1 | 138 | PLACA | 38.9 | 3 | 138.043
23472 - TERRA (MANAZANA 4) | M-1319 | Outinord IND ½" | Muros torre 1 eje 1 al 5 entre F - J apto 2102, 2103 | 2025-10-18 | 2025-11-15 | 28 | 27.6 | 36.7 | 133 | MURO | 36.567 | 3 | 132.971
23472 - TERRA (MANAZANA 4) | M-1319 | Outinord IND ½" | Muros torre 1 eje 1 al 5 entre F - J apto 2102, 2103 | 2025-10-18 | 2025-11-15 | 28 | 27.6 | 37.1 | 134.4 | MURO | 36.567 | 3 | 134.42
23472 - TERRA (MANAZANA 4) | M-1319 | Outinord IND ½" | Muros torre 1 eje 1 al 5 entre F - J apto 2102, 2103 | 2025-10-18 | 2025-11-15 | 28 | 27.6 | 35.9 | 130.1 | MURO | 36.567 | 3 | 130.072
23472 - TERRA (MANAZANA 4) | M-1314 | Outinord IND ½" | Muros torre 1 eje 6 al 11 entre F - J apto 2101, 2112 | 2025-10-15 | 2025-11-12 | 28 | 27.6 | 39.9 | 144.6 | MURO | 40.2 | 3 | 144.565
23472 - TERRA (MANAZANA 4) | M-1314 | Outinord IND ½" | Muros torre 1 eje 6 al 11 entre F - J apto 2101, 2112 | 2025-10-15 | 2025-11-12 | 28 | 27.6 | 41 | 148.6 | MURO | 40.2 | 3 | 148.551
23472 - TERRA (MANAZANA 4) | M-1314 | Outinord IND ½" | Muros torre 1 eje 6 al 11 entre F - J apto 2101, 2112 | 2025-10-15 | 2025-11-12 | 28 | 27.6 | 39.7 | 143.8 | MURO | 40.2 | 3 | 143.841
23472 - TERRA (MANAZANA 4) | PL-1312 | Outinord IND 1" | Placa cimentación escalera entre torres 2, 3 | 2025-10-15 | 2025-11-12 | 28 | 27.6 | 38.8 | 140.6 | PLACA | 38.6 | 3 | 140.58
23472 - TERRA (MANAZANA 4) | PL-1312 | Outinord IND 1" | Placa cimentación escalera entre torres 2, 3 | 2025-10-15 | 2025-11-12 | 28 | 27.6 | 39.3 | 142.4 | PLACA | 38.6 | 3 | 142.391
23472 - TERRA (MANAZANA 4) | PL-1312 | Outinord IND 1" | Placa cimentación escalera entre torres 2, 3 | 2025-10-15 | 2025-11-12 | 28 | 27.6 | 37.7 | 136.6 | PLACA | 38.6 | 3 | 136.594
23472 - TERRA (MANAZANA 4) | M - 1316 | Outinord IND 1/2" | Muros torre 1 eje 1 al 5 entre A - E apt 2104, 2105 | 2025-10-16 | 2025-11-13 | 28 | 27.6 | 34.1 | 123.6 | MURO | 33.467 | 3 | 123.551
23472 - TERRA (MANAZANA 4) | M - 1316 | Outinord IND 1/2" | Muros torre 1 eje 1 al 5 entre A - E apt 2104, 2105 | 2025-10-16 | 2025-11-13 | 28 | 27.6 | 33.6 | 121.7 | MURO | 33.467 | 3 | 121.739
23472 - TERRA (MANAZANA 4) | M - 1316 | Outinord IND 1/2" | Muros torre 1 eje 1 al 5 entre A - E apt 2104, 2105 | 2025-10-16 | 2025-11-13 | 28 | 27.6 | 32.7 | 118.5 | MURO | 33.467 | 3 | 118.478
23472 - TERRA (MANAZANA 4) | M - 1311 | Outinord IND 1 / 2" | Muros torre 1 eje 6 al 11 entre A - E apt 2106, 2107 | 2025-10-14 | 2025-11-11 | 28 | 27.6 | 37 | 134.1 | MURO | 36.667 | 3 | 134.058
23472 - TERRA (MANAZANA 4) | M - 1311 | Outinord IND 1 / 2" | Muros torre 1 eje 6 al 11 entre A - E apt 2106, 2107 | 2025-10-14 | 2025-11-11 | 28 | 27.6 | 36.3 | 131.5 | MURO | 36.667 | 3 | 131.522
23472 - TERRA (MANAZANA 4) | M - 1311 | Outinord IND 1 / 2" | Muros torre 1 eje 6 al 11 entre A - E apt 2106, 2107 | 2025-10-14 | 2025-11-11 | 28 | 27.6 | 36.7 | 133 | MURO | 36.667 | 3 | 132.971
23472 - TERRA (MANAZANA 4) | M - 1309 | Outinord IND 1/2" | Muros torre 1 eje 12 al 19 entre F - J apt 2110 - 2111 | 2025-10-10 | 2025-11-07 | 28 | 27.6 | 34.4 | 124.6 | MURO | 34.933 | 3 | 124.638
23472 - TERRA (MANAZANA 4) | M - 1309 | Outinord IND 1/2" | Muros torre 1 eje 12 al 19 entre F - J apt 2110 - 2111 | 2025-10-10 | 2025-11-07 | 28 | 27.6 | 35 | 126.8 | MURO | 34.933 | 3 | 126.812
23472 - TERRA (MANAZANA 4) | M - 1309 | Outinord IND 1/2" | Muros torre 1 eje 12 al 19 entre F - J apt 2110 - 2111 | 2025-10-10 | 2025-11-07 | 28 | 27.6 | 35.4 | 128.3 | MURO | 34.933 | 3 | 128.261
23472 - TERRA (MANAZANA 4) | M - 1307 | Outinord Ind. 1/2" | Muros Torre 1 eje 12 al 19 entre A - E Apt 2108, 2109 | 2025-10-09 | 2025-11-06 | 28 | 27.6 | 42.4 | 153.6 | MURO | 42.2 | 3 | 153.623
23472 - TERRA (MANAZANA 4) | M - 1307 | Outinord Ind. 1/2" | Muros Torre 1 eje 12 al 19 entre A - E Apt 2108, 2109 | 2025-10-09 | 2025-11-06 | 28 | 27.6 | 42.7 | 154.7 | MURO | 42.2 | 3 | 154.71
23472 - TERRA (MANAZANA 4) | M - 1307 | Outinord Ind. 1/2" | Muros Torre 1 eje 12 al 19 entre A - E Apt 2108, 2109 | 2025-10-09 | 2025-11-06 | 28 | 27.6 | 41.5 | 150.4 | MURO | 42.2 | 3 | 150.362
23472 - TERRA (MANAZANA 4) | M - 1305 | Outinord Ind. 1/2" | Muros Torre 1 eje 1 al 5 entre F - J Apt 2002 , 2003 | 2025-10-08 | 2025-11-05 | 28 | 27.6 | 43.3 | 156.9 | MURO | 43 | 3 | 156.884
23472 - TERRA (MANAZANA 4) | M - 1305 | Outinord Ind. 1/2" | Muros Torre 1 eje 1 al 5 entre F - J Apt 2002 , 2003 | 2025-10-08 | 2025-11-05 | 28 | 27.6 | 42.7 | 154.7 | MURO | 43 | 3 | 154.71
23472 - TERRA (MANAZANA 4) | M - 1305 | Outinord Ind. 1/2" | Muros Torre 1 eje 1 al 5 entre F - J Apt 2002 , 2003 | 2025-10-08 | 2025-11-05 | 28 | 27.6 | 43 | 155.8 | MURO | 43 | 3 | 155.797
23472 - TERRA (MANAZANA 4) | M - 1301 | Outinord IND 1" | Salón comunal matera tipo 6 eje A entre 9 al 11 | 2025-10-07 | 2025-11-04 | 28 | 27.6 | 37 | 134.1 |  | 36.467 | 3 | 134.058
23472 - TERRA (MANAZANA 4) | M - 1301 | Outinord IND 1" | Salón comunal matera tipo 6 eje A entre 9 al 11 | 2025-10-07 | 2025-11-04 | 28 | 27.6 | 36.7 | 133 |  | 36.467 | 3 | 132.971
23472 - TERRA (MANAZANA 4) | M - 1301 | Outinord IND 1" | Salón comunal matera tipo 6 eje A entre 9 al 11 | 2025-10-07 | 2025-11-04 | 28 | 27.6 | 35.7 | 129.3 |  | 36.467 | 3 | 129.348
23472 - TERRA (MANAZANA 4) | M - 1300 | Outinord IND 1 / 2" | Muros torre 1 eje 6 al 11 entre F - J apt 2001, 2012 | 2025-10-06 | 2025-11-03 | 28 | 27.6 | 36.1 | 130.8 | MURO | 36 | 3 | 130.797
23472 - TERRA (MANAZANA 4) | M - 1300 | Outinord IND 1 / 2" | Muros torre 1 eje 6 al 11 entre F - J apt 2001, 2012 | 2025-10-06 | 2025-11-03 | 28 | 27.6 | 36.2 | 131.2 | MURO | 36 | 3 | 131.159
23472 - TERRA (MANAZANA 4) | M - 1300 | Outinord IND 1 / 2" | Muros torre 1 eje 6 al 11 entre F - J apt 2001, 2012 | 2025-10-06 | 2025-11-03 | 28 | 27.6 | 35.7 | 129.3 | MURO | 36 | 3 | 129.348
23472 - TERRA (MANAZANA 4) | M - 1303 | Outinord IND 1 / 2" | Muros torre 1 eje 1 al 5 entre A - E apt 2004 - 2005 | 2025-10-07 | 2025-11-04 | 28 | 27.6 | 49.5 | 179.3 | MURO | 48.633 | 3 | 179.348
23472 - TERRA (MANAZANA 4) | M - 1303 | Outinord IND 1 / 2" | Muros torre 1 eje 1 al 5 entre A - E apt 2004 - 2005 | 2025-10-07 | 2025-11-04 | 28 | 27.6 | 48 | 173.9 | MURO | 48.633 | 3 | 173.913
23472 - TERRA (MANAZANA 4) | M - 1303 | Outinord IND 1 / 2" | Muros torre 1 eje 1 al 5 entre A - E apt 2004 - 2005 | 2025-10-07 | 2025-11-04 | 28 | 27.6 | 48.4 | 175.4 | MURO | 48.633 | 3 | 175.362
23472 - TERRA (MANAZANA 4) | M - 1298 | Outinord IND 1/2" | Muros Torre 1 eje 6 al 11 entre A - E Apt 2006, 2007 | 2025-10-04 | 2025-11-01 | 28 | 27.6 | 36.5 | 132.2 | MURO | 35.867 | 3 | 132.246
23472 - TERRA (MANAZANA 4) | M - 1298 | Outinord IND 1/2" | Muros Torre 1 eje 6 al 11 entre A - E Apt 2006, 2007 | 2025-10-04 | 2025-11-01 | 28 | 27.6 | 35.4 | 128.3 | MURO | 35.867 | 3 | 128.261
23472 - TERRA (MANAZANA 4) | M - 1298 | Outinord IND 1/2" | Muros Torre 1 eje 6 al 11 entre A - E Apt 2006, 2007 | 2025-10-04 | 2025-11-01 | 28 | 27.6 | 35.7 | 129.3 | MURO | 35.867 | 3 | 129.348
23472 - TERRA (MANAZANA 4) | M - 1296 | Outinord IND 1/2" | Muros Torre 1 eje 12 al 19 entre F - J Apt 2010, 2011 | 2025-10-03 | 2025-10-31 | 28 | 27.6 | 41.6 | 150.7 | MURO | 40.9 | 3 | 150.725
23472 - TERRA (MANAZANA 4) | M - 1296 | Outinord IND 1/2" | Muros Torre 1 eje 12 al 19 entre F - J Apt 2010, 2011 | 2025-10-03 | 2025-10-31 | 28 | 27.6 | 41.1 | 148.9 | MURO | 40.9 | 3 | 148.913
23472 - TERRA (MANAZANA 4) | M - 1296 | Outinord IND 1/2" | Muros Torre 1 eje 12 al 19 entre F - J Apt 2010, 2011 | 2025-10-03 | 2025-10-31 | 28 | 27.6 | 40 | 144.9 | MURO | 40.9 | 3 | 144.928
23472 - TERRA (MANAZANA 4) | M - 1294 | Outinord IND 1/2" | Muros torre 1 eje 12 al 19 entre A - E apt 2008 - 2009 | 2025-10-02 | 2025-10-30 | 28 | 27.6 | 40 | 144.9 | MURO | 39.633 | 3 | 144.928
23472 - TERRA (MANAZANA 4) | M - 1294 | Outinord IND 1/2" | Muros torre 1 eje 12 al 19 entre A - E apt 2008 - 2009 | 2025-10-02 | 2025-10-30 | 28 | 27.6 | 39.7 | 143.8 | MURO | 39.633 | 3 | 143.841
23472 - TERRA (MANAZANA 4) | M - 1294 | Outinord IND 1/2" | Muros torre 1 eje 12 al 19 entre A - E apt 2008 - 2009 | 2025-10-02 | 2025-10-30 | 28 | 27.6 | 39.2 | 142 | MURO | 39.633 | 3 | 142.029
23472 - TERRA (MANAZANA 4) | M - 1292 | Outinord IND 1/2" | Muros torre 1 eje 1 al 5 entre F - J apt 1902 - 1903 | 2025-10-01 | 2025-10-29 | 28 | 27.6 | 41.2 | 149.3 | MURO | 40.933 | 3 | 149.275
23472 - TERRA (MANAZANA 4) | M - 1292 | Outinord IND 1/2" | Muros torre 1 eje 1 al 5 entre F - J apt 1902 - 1903 | 2025-10-01 | 2025-10-29 | 28 | 27.6 | 40.6 | 147.1 | MURO | 40.933 | 3 | 147.101
23472 - TERRA (MANAZANA 4) | M - 1292 | Outinord IND 1/2" | Muros torre 1 eje 1 al 5 entre F - J apt 1902 - 1903 | 2025-10-01 | 2025-10-29 | 28 | 27.6 | 41 | 148.6 | MURO | 40.933 | 3 | 148.551
23472 - TERRA (MANAZANA 4) | M - 1286 | Outinord IND 1/2" | Muros Torre 1 eje 6 al 11 entre A - E Apt 1906, 1907 | 2025-09-27 | 2025-10-25 | 28 | 27.6 | 35.5 | 128.6 | MURO | 35.367 | 3 | 128.623
23472 - TERRA (MANAZANA 4) | M - 1286 | Outinord IND 1/2" | Muros Torre 1 eje 6 al 11 entre A - E Apt 1906, 1907 | 2025-09-27 | 2025-10-25 | 28 | 27.6 | 35.6 | 129 | MURO | 35.367 | 3 | 128.986
23472 - TERRA (MANAZANA 4) | M - 1286 | Outinord IND 1/2" | Muros Torre 1 eje 6 al 11 entre A - E Apt 1906, 1907 | 2025-09-27 | 2025-10-25 | 28 | 27.6 | 35 | 126.8 | MURO | 35.367 | 3 | 126.812
23472 - TERRA (MANAZANA 4) | M - 1284 | Outinord IND 1/2" | Muros Torre 1 eje 12 al 19 entre F - J Apt 1910, 1911 | 2025-09-26 | 2025-10-24 | 28 | 27.6 | 40.2 | 145.7 | MURO | 40.233 | 3 | 145.652
23472 - TERRA (MANAZANA 4) | M - 1284 | Outinord IND 1/2" | Muros Torre 1 eje 12 al 19 entre F - J Apt 1910, 1911 | 2025-09-26 | 2025-10-24 | 28 | 27.6 | 39.7 | 143.8 | MURO | 40.233 | 3 | 143.841
23472 - TERRA (MANAZANA 4) | M - 1284 | Outinord IND 1/2" | Muros Torre 1 eje 12 al 19 entre F - J Apt 1910, 1911 | 2025-09-26 | 2025-10-24 | 28 | 27.6 | 40.8 | 147.8 | MURO | 40.233 | 3 | 147.826
23472 - TERRA (MANAZANA 4) | M - 1290 | Outinord IND 1/2" | Muros torre 1 eje 1 al 5 entre A - E apt 1904 - 1905 | 2025-09-30 | 2025-10-28 | 28 | 27.6 | 39 | 141.3 | MURO | 38.6 | 3 | 141.304
23472 - TERRA (MANAZANA 4) | M - 1290 | Outinord IND 1/2" | Muros torre 1 eje 1 al 5 entre A - E apt 1904 - 1905 | 2025-09-30 | 2025-10-28 | 28 | 27.6 | 38.7 | 140.2 | MURO | 38.6 | 3 | 140.217
23472 - TERRA (MANAZANA 4) | M - 1290 | Outinord IND 1/2" | Muros torre 1 eje 1 al 5 entre A - E apt 1904 - 1905 | 2025-09-30 | 2025-10-28 | 28 | 27.6 | 38.1 | 138 | MURO | 38.6 | 3 | 138.043
23472 - TERRA (MANAZANA 4) | M - 1288 | Outinord IND 1/2" | Muros torre 1 eje 6 al 11 entre F - J apt 1912 - 1901 | 2025-09-29 | 2025-10-27 | 28 | 27.6 | 38.8 | 140.6 | MURO | 38.6 | 3 | 140.58
23472 - TERRA (MANAZANA 4) | M - 1288 | Outinord IND 1/2" | Muros torre 1 eje 6 al 11 entre F - J apt 1912 - 1901 | 2025-09-29 | 2025-10-27 | 28 | 27.6 | 37.7 | 136.6 | MURO | 38.6 | 3 | 136.594
23472 - TERRA (MANAZANA 4) | M - 1288 | Outinord IND 1/2" | Muros torre 1 eje 6 al 11 entre F - J apt 1912 - 1901 | 2025-09-29 | 2025-10-27 | 28 | 27.6 | 39.3 | 142.4 | MURO | 38.6 | 3 | 142.391
23472 - TERRA (MANAZANA 4) | M - 1282 | Outinord IND 1/2" | Muros torre 1 eje 12 al 19 entre 19 entre A - E apt 1908 , 1909 | 2025-09-25 | 2025-10-23 | 28 | 27.6 | 38 | 137.7 | MURO | 37.267 | 3 | 137.681
23472 - TERRA (MANAZANA 4) | M - 1282 | Outinord IND 1/2" | Muros torre 1 eje 12 al 19 entre 19 entre A - E apt 1908 , 1909 | 2025-09-25 | 2025-10-23 | 28 | 27.6 | 36.8 | 133.3 | MURO | 37.267 | 3 | 133.333
23472 - TERRA (MANAZANA 4) | M - 1282 | Outinord IND 1/2" | Muros torre 1 eje 12 al 19 entre 19 entre A - E apt 1908 , 1909 | 2025-09-25 | 2025-10-23 | 28 | 27.6 | 37 | 134.1 | MURO | 37.267 | 3 | 134.058
23472 - TERRA (MANAZANA 4) | M - 1280 | Outinord IND 1/2" | Muros torre 1 eje 1 al 5 entre F - J apt 1802 , 1803 | 2025-09-24 | 2025-10-22 | 28 | 27.6 | 38.9 | 140.9 | MURO | 38.967 | 3 | 140.942
23472 - TERRA (MANAZANA 4) | M - 1280 | Outinord IND 1/2" | Muros torre 1 eje 1 al 5 entre F - J apt 1802 , 1803 | 2025-09-24 | 2025-10-22 | 28 | 27.6 | 38.5 | 139.5 | MURO | 38.967 | 3 | 139.493
23472 - TERRA (MANAZANA 4) | M - 1280 | Outinord IND 1/2" | Muros torre 1 eje 1 al 5 entre F - J apt 1802 , 1803 | 2025-09-24 | 2025-10-22 | 28 | 27.6 | 39.5 | 143.1 | MURO | 38.967 | 3 | 143.116
23472 - TERRA (MANAZANA 4) | M - 1278 | Outinord IND 1/2 | Muros torre 1 eje 1 al 5 entre A - E apt 1804 , 1805 | 2025-09-23 | 2025-10-21 | 28 | 27.6 | 38.5 | 139.5 | MURO | 38.467 | 3 | 139.493
23472 - TERRA (MANAZANA 4) | M - 1278 | Outinord IND 1/2 | Muros torre 1 eje 1 al 5 entre A - E apt 1804 , 1805 | 2025-09-23 | 2025-10-21 | 28 | 27.6 | 38.9 | 140.9 | MURO | 38.467 | 3 | 140.942
23472 - TERRA (MANAZANA 4) | M - 1278 | Outinord IND 1/2 | Muros torre 1 eje 1 al 5 entre A - E apt 1804 , 1805 | 2025-09-23 | 2025-10-21 | 28 | 27.6 | 38 | 137.7 | MURO | 38.467 | 3 | 137.681
23472 - TERRA (MANAZANA 4) | M - 1276 | Outinord IND 1 / 2" | Muros torre 1 eje 6 al 11 entre F - J apt. 1801, 1812 | 2025-09-22 | 2025-10-20 | 28 | 27.6 | 38.4 | 139.1 | MURO | 38.167 | 3 | 139.13
23472 - TERRA (MANAZANA 4) | M - 1276 | Outinord IND 1 / 2" | Muros torre 1 eje 6 al 11 entre F - J apt. 1801, 1812 | 2025-09-22 | 2025-10-20 | 28 | 27.6 | 38 | 137.7 | MURO | 38.167 | 3 | 137.681
23472 - TERRA (MANAZANA 4) | M - 1276 | Outinord IND 1 / 2" | Muros torre 1 eje 6 al 11 entre F - J apt. 1801, 1812 | 2025-09-22 | 2025-10-20 | 28 | 27.6 | 38.1 | 138 | MURO | 38.167 | 3 | 138.043
23472 - TERRA (MANAZANA 4) | M - 1274 | Outinord IND 1" | Salón comunal 2 placa de transición y torre 2 y 3 eje D - E entre 1 al 8 piso 1 | 2025-09-22 | 2025-10-20 | 28 | 27.6 | 32.2 | 116.7 | PLACA | 32.133 | 3 | 116.667
23472 - TERRA (MANAZANA 4) | M - 1274 | Outinord IND 1" | Salón comunal 2 placa de transición y torre 2 y 3 eje D - E entre 1 al 8 piso 1 | 2025-09-22 | 2025-10-20 | 28 | 27.6 | 32.5 | 117.8 | PLACA | 32.133 | 3 | 117.754
23472 - TERRA (MANAZANA 4) | M - 1274 | Outinord IND 1" | Salón comunal 2 placa de transición y torre 2 y 3 eje D - E entre 1 al 8 piso 1 | 2025-09-22 | 2025-10-20 | 28 | 27.6 | 31.7 | 114.9 | PLACA | 32.133 | 3 | 114.855
23472 - TERRA (MANAZANA 4) | M - 1273 | Outinord IND 1/2" | Muros Torre 1 eje 6 al 11 entre A - E Apt 1806, 1807 | 2025-09-20 | 2025-10-18 | 28 | 27.6 | 30.9 | 112 | MURO | 30.4 | 3 | 111.957
23472 - TERRA (MANAZANA 4) | M - 1273 | Outinord IND 1/2" | Muros Torre 1 eje 6 al 11 entre A - E Apt 1806, 1807 | 2025-09-20 | 2025-10-18 | 28 | 27.6 | 30 | 108.7 | MURO | 30.4 | 3 | 108.696
23472 - TERRA (MANAZANA 4) | M - 1273 | Outinord IND 1/2" | Muros Torre 1 eje 6 al 11 entre A - E Apt 1806, 1807 | 2025-09-20 | 2025-10-18 | 28 | 27.6 | 30.3 | 109.8 | MURO | 30.4 | 3 | 109.783
23472 - TERRA (MANAZANA 4) | M - 1271 | Outinord IND 1/2" | Muros Torre 1 eje 12 al 19 entre F - J Apt 1810, 1811 | 2025-09-19 | 2025-10-17 | 28 | 27.6 | 37.4 | 135.5 | MURO | 37.4 | 3 | 135.507
23472 - TERRA (MANAZANA 4) | M - 1271 | Outinord IND 1/2" | Muros Torre 1 eje 12 al 19 entre F - J Apt 1810, 1811 | 2025-09-19 | 2025-10-17 | 28 | 27.6 | 36.8 | 133.3 | MURO | 37.4 | 3 | 133.333
23472 - TERRA (MANAZANA 4) | M - 1271 | Outinord IND 1/2" | Muros Torre 1 eje 12 al 19 entre F - J Apt 1810, 1811 | 2025-09-19 | 2025-10-17 | 28 | 27.6 | 38 | 137.7 | MURO | 37.4 | 3 | 137.681
23472 - TERRA (MANAZANA 4) | M - 1270 | Outinord IND 1/2" | Muros Torre 1 eje 12 al 19 entre A - E Apt 1808 1809 | 2025-09-18 | 2025-10-16 | 28 | 27.6 | 32.3 | 117 | MURO | 32.667 | 3 | 117.029
23472 - TERRA (MANAZANA 4) | M - 1270 | Outinord IND 1/2" | Muros Torre 1 eje 12 al 19 entre A - E Apt 1808 1809 | 2025-09-18 | 2025-10-16 | 28 | 27.6 | 32.6 | 118.1 | MURO | 32.667 | 3 | 118.116
23472 - TERRA (MANAZANA 4) | M - 1270 | Outinord IND 1/2" | Muros Torre 1 eje 12 al 19 entre A - E Apt 1808 1809 | 2025-09-18 | 2025-10-16 | 28 | 27.6 | 33.1 | 119.9 | MURO | 32.667 | 3 | 119.928
23472 - TERRA (MANAZANA 4) | M - 1269 | Outinord IND 1/2" | Muros Torre 1 eje 1 al 5 Entre F - J Apt 1702 - 1703 | 2025-09-17 | 2025-10-15 | 28 | 27.6 | 36.8 | 133.3 | MURO | 37.433 | 3 | 133.333
23472 - TERRA (MANAZANA 4) | M - 1269 | Outinord IND 1/2" | Muros Torre 1 eje 1 al 5 Entre F - J Apt 1702 - 1703 | 2025-09-17 | 2025-10-15 | 28 | 27.6 | 38 | 137.7 | MURO | 37.433 | 3 | 137.681
23472 - TERRA (MANAZANA 4) | M - 1269 | Outinord IND 1/2" | Muros Torre 1 eje 1 al 5 Entre F - J Apt 1702 - 1703 | 2025-09-17 | 2025-10-15 | 28 | 27.6 | 37.5 | 135.9 | MURO | 37.433 | 3 | 135.87
23472 - TERRA (MANAZANA 4) | PL - 1268 | Outinord IND 1" | Salon Comunal Placa Sobrerecorrido Ascensor eje 3 al 4 entreA - B | 2025-09-17 | 2025-10-15 | 28 | 27.6 | 39.2 | 142 | PLACA | 38.8 | 3 | 142.029
23472 - TERRA (MANAZANA 4) | PL - 1268 | Outinord IND 1" | Salon Comunal Placa Sobrerecorrido Ascensor eje 3 al 4 entreA - B | 2025-09-17 | 2025-10-15 | 28 | 27.6 | 38.8 | 140.6 | PLACA | 38.8 | 3 | 140.58
23472 - TERRA (MANAZANA 4) | PL - 1268 | Outinord IND 1" | Salon Comunal Placa Sobrerecorrido Ascensor eje 3 al 4 entreA - B | 2025-09-17 | 2025-10-15 | 28 | 27.6 | 38.4 | 139.1 | PLACA | 38.8 | 3 | 139.13
23472 - TERRA (MANAZANA 4) | PL 1266 | Outinord IND. 1" | Salón comunal vigas y placa de entrepiso eje 1 al 4 entre BP - B piso 3 comunal 1 y escalera tipo 5 eje B - C entre 7" - 7 piso 5 a cubierta comunal 2 | 2025-09-12 | 2025-10-10 | 28 | 27.6 | 36.7 | 133 | PLACA | 36.233 | 3 | 132.971
23472 - TERRA (MANAZANA 4) | PL 1266 | Outinord IND. 1" | Salón comunal vigas y placa de entrepiso eje 1 al 4 entre BP - B piso 3 comunal 1 y escalera tipo 5 eje B - C entre 7" - 7 piso 5 a cubierta comunal 2 | 2025-09-12 | 2025-10-10 | 28 | 27.6 | 36.3 | 131.5 | PLACA | 36.233 | 3 | 131.522
23472 - TERRA (MANAZANA 4) | PL 1266 | Outinord IND. 1" | Salón comunal vigas y placa de entrepiso eje 1 al 4 entre BP - B piso 3 comunal 1 y escalera tipo 5 eje B - C entre 7" - 7 piso 5 a cubierta comunal 2 | 2025-09-12 | 2025-10-10 | 28 | 27.6 | 35.7 | 129.3 | PLACA | 36.233 | 3 | 129.348
23472 - TERRA (MANAZANA 4) | M - 1262 | Outinord IND 1" | Salón comunal 2 foso ascensor del bicicletero piso 5 | 2025-09-09 | 2025-10-07 | 28 | 27.6 | 40.3 | 146 |  | 39.7 | 3 | 146.014
23472 - TERRA (MANAZANA 4) | M - 1262 | Outinord IND 1" | Salón comunal 2 foso ascensor del bicicletero piso 5 | 2025-09-09 | 2025-10-07 | 28 | 27.6 | 39.3 | 142.4 |  | 39.7 | 3 | 142.391
23472 - TERRA (MANAZANA 4) | M - 1262 | Outinord IND 1" | Salón comunal 2 foso ascensor del bicicletero piso 5 | 2025-09-09 | 2025-10-07 | 28 | 27.6 | 39.5 | 143.1 |  | 39.7 | 3 | 143.116
23472 - TERRA (MANAZANA 4) | M - 1260 | Outinord IND 1 / 2" | Muros torre 1 eje 1 al 5 entre A - E apt 1704, 1705 | 2025-09-08 | 2025-10-06 | 28 | 27.6 | 37 | 134.1 | MURO | 36.267 | 3 | 134.058
23472 - TERRA (MANAZANA 4) | M - 1260 | Outinord IND 1 / 2" | Muros torre 1 eje 1 al 5 entre A - E apt 1704, 1705 | 2025-09-08 | 2025-10-06 | 28 | 27.6 | 35.8 | 129.7 | MURO | 36.267 | 3 | 129.71
23472 - TERRA (MANAZANA 4) | M - 1260 | Outinord IND 1 / 2" | Muros torre 1 eje 1 al 5 entre A - E apt 1704, 1705 | 2025-09-08 | 2025-10-06 | 28 | 27.6 | 36 | 130.4 | MURO | 36.267 | 3 | 130.435
23472 - TERRA (MANAZANA 4) | M-1259 | Outinord IND 1/2" | Muros torre 1 eje 6 al 11 entre F-J Apt. 1701, 1712 | 2025-09-06 | 2025-10-04 | 28 | 27.6 | 33.2 | 120.3 | MURO | 32.867 | 3 | 120.29
23472 - TERRA (MANAZANA 4) | M-1259 | Outinord IND 1/2" | Muros torre 1 eje 6 al 11 entre F-J Apt. 1701, 1712 | 2025-09-06 | 2025-10-04 | 28 | 27.6 | 33 | 119.6 | MURO | 32.867 | 3 | 119.565
23472 - TERRA (MANAZANA 4) | M-1259 | Outinord IND 1/2" | Muros torre 1 eje 6 al 11 entre F-J Apt. 1701, 1712 | 2025-09-06 | 2025-10-04 | 28 | 27.6 | 32.4 | 117.4 | MURO | 32.867 | 3 | 117.391
23472 - TERRA (MANAZANA 4) | M-1257 | Outinord IND 1/2" | Muros torre 1 eje 6 al 11 entre A-E apt 1706-1707 | 2025-09-05 | 2025-10-03 | 28 | 27.6 | 34.1 | 123.6 | MURO | 33.7 | 3 | 123.551
23472 - TERRA (MANAZANA 4) | M-1257 | Outinord IND 1/2" | Muros torre 1 eje 6 al 11 entre A-E apt 1706-1707 | 2025-09-05 | 2025-10-03 | 28 | 27.6 | 33.7 | 122.1 | MURO | 33.7 | 3 | 122.101
23472 - TERRA (MANAZANA 4) | M-1257 | Outinord IND 1/2" | Muros torre 1 eje 6 al 11 entre A-E apt 1706-1707 | 2025-09-05 | 2025-10-03 | 28 | 27.6 | 33.3 | 120.7 | MURO | 33.7 | 3 | 120.652
23472 - TERRA (MANAZANA 4) | PL-1255 | Outinord IND 1" | Salón comunal vigas y placa eje 8 al 11 entre D-E piso 1 y muros pérgolas N+19.35 torre 1 | 2025-09-05 | 2025-10-03 | 28 | 27.6 | 42.3 | 153.3 | MURO | 42.1 | 3 | 153.261
23472 - TERRA (MANAZANA 4) | PL-1255 | Outinord IND 1" | Salón comunal vigas y placa eje 8 al 11 entre D-E piso 1 y muros pérgolas N+19.35 torre 1 | 2025-09-05 | 2025-10-03 | 28 | 27.6 | 41.8 | 151.4 | MURO | 42.1 | 3 | 151.449
23472 - TERRA (MANAZANA 4) | PL-1255 | Outinord IND 1" | Salón comunal vigas y placa eje 8 al 11 entre D-E piso 1 y muros pérgolas N+19.35 torre 1 | 2025-09-05 | 2025-10-03 | 28 | 27.6 | 42.2 | 152.9 | MURO | 42.1 | 3 | 152.899
23472 - TERRA (MANAZANA 4) | M - 1250 | Outinord IND 1/2" | Muros torre 1 eje 1 al 5 entre F - J apt 1602 , 1603 | 2025-09-02 | 2025-09-30 | 28 | 27.6 | 38.5 | 139.5 | MURO | 38.2 | 3 | 139.493
23472 - TERRA (MANAZANA 4) | M - 1250 | Outinord IND 1/2" | Muros torre 1 eje 1 al 5 entre F - J apt 1602 , 1603 | 2025-09-02 | 2025-09-30 | 28 | 27.6 | 37.7 | 136.6 | MURO | 38.2 | 3 | 136.594
23472 - TERRA (MANAZANA 4) | M - 1250 | Outinord IND 1/2" | Muros torre 1 eje 1 al 5 entre F - J apt 1602 , 1603 | 2025-09-02 | 2025-09-30 | 28 | 27.6 | 38.4 | 139.1 | MURO | 38.2 | 3 | 139.13
23472 - TERRA (MANAZANA 4) | M - 1248 | Outinord IND 1/2" | Muros torre 1 eje 1 al 5 entre A - E apt 1604 , 1605 | 2025-09-01 | 2025-09-29 | 28 | 27.6 | 31.5 | 114.1 | MURO | 30.633 | 3 | 114.13
23472 - TERRA (MANAZANA 4) | M - 1248 | Outinord IND 1/2" | Muros torre 1 eje 1 al 5 entre A - E apt 1604 , 1605 | 2025-09-01 | 2025-09-29 | 28 | 27.6 | 30.5 | 110.5 | MURO | 30.633 | 3 | 110.507
23472 - TERRA (MANAZANA 4) | M - 1248 | Outinord IND 1/2" | Muros torre 1 eje 1 al 5 entre A - E apt 1604 , 1605 | 2025-09-01 | 2025-09-29 | 28 | 27.6 | 29.9 | 108.3 | MURO | 30.633 | 3 | 108.333
23472 - TERRA (MANAZANA 4) | M - 1244 | Outinord IND 1" | Salón comunal escalera tipo 1 eje 3 al 4 entre A - B piso 4 al piso 5 | 2025-08-30 | 2025-09-27 | 28 | 27.6 | 43.4 | 157.2 |  | 42.5 | 3 | 157.246
23472 - TERRA (MANAZANA 4) | M - 1244 | Outinord IND 1" | Salón comunal escalera tipo 1 eje 3 al 4 entre A - B piso 4 al piso 5 | 2025-08-30 | 2025-09-27 | 28 | 27.6 | 41.9 | 151.8 |  | 42.5 | 3 | 151.812
23472 - TERRA (MANAZANA 4) | M - 1244 | Outinord IND 1" | Salón comunal escalera tipo 1 eje 3 al 4 entre A - B piso 4 al piso 5 | 2025-08-30 | 2025-09-27 | 28 | 27.6 | 42.2 | 152.9 |  | 42.5 | 3 | 152.899
23472 - TERRA (MANAZANA 4) | M - 1243 | Outinord IND 1 / 2" | Muros torre 1 eje 6 al 11 entre A - E apt 1606, 1607 | 2025-08-29 | 2025-09-26 | 28 | 27.6 | 38.1 | 138 | MURO | 37.6 | 3 | 138.043
23472 - TERRA (MANAZANA 4) | M - 1243 | Outinord IND 1 / 2" | Muros torre 1 eje 6 al 11 entre A - E apt 1606, 1607 | 2025-08-29 | 2025-09-26 | 28 | 27.6 | 37.5 | 135.9 | MURO | 37.6 | 3 | 135.87
23472 - TERRA (MANAZANA 4) | M - 1243 | Outinord IND 1 / 2" | Muros torre 1 eje 6 al 11 entre A - E apt 1606, 1607 | 2025-08-29 | 2025-09-26 | 28 | 27.6 | 37.2 | 134.8 | MURO | 37.6 | 3 | 134.783
23472 - TERRA (MANAZANA 4) | M - 1246 | Outinord IND 1/ 2" | Muros Torre 1 Eje 6 al 12 entre F - J Apt 1601 , 1612 | 2025-08-30 | 2025-09-27 | 28 | 27.6 | 33.8 | 122.5 | MURO | 33.633 | 3 | 122.464
23472 - TERRA (MANAZANA 4) | M - 1246 | Outinord IND 1/ 2" | Muros Torre 1 Eje 6 al 12 entre F - J Apt 1601 , 1612 | 2025-08-30 | 2025-09-27 | 28 | 27.6 | 34.1 | 123.6 | MURO | 33.633 | 3 | 123.551
23472 - TERRA (MANAZANA 4) | M - 1246 | Outinord IND 1/ 2" | Muros Torre 1 Eje 6 al 12 entre F - J Apt 1601 , 1612 | 2025-08-30 | 2025-09-27 | 28 | 27.6 | 33 | 119.6 | MURO | 33.633 | 3 | 119.565
23472 - TERRA (MANAZANA 4) | M - 1241 | Outinord IND 1/2" | Muros torre 1 eje 12 al 19 entre F - J apt 1610, 1611 | 2025-08-28 | 2025-09-25 | 28 | 27.6 | 40.2 | 145.7 | MURO | 39 | 3 | 145.652
23472 - TERRA (MANAZANA 4) | M - 1241 | Outinord IND 1/2" | Muros torre 1 eje 12 al 19 entre F - J apt 1610, 1611 | 2025-08-28 | 2025-09-25 | 28 | 27.6 | 38.7 | 140.2 | MURO | 39 | 3 | 140.217
23472 - TERRA (MANAZANA 4) | M - 1241 | Outinord IND 1/2" | Muros torre 1 eje 12 al 19 entre F - J apt 1610, 1611 | 2025-08-28 | 2025-09-25 | 28 | 27.6 | 38.1 | 138 | MURO | 39 | 3 | 138.043
23472 - TERRA (MANAZANA 4) | M - 1239 | Outinord IND 1 / 2 " | Muros Torre 1 Eje 12 al 19 entre A - E Apt 1608 - 1609 | 2025-08-27 | 2025-09-24 | 28 | 27.6 | 49.7 | 180.1 | MURO | 50.033 | 3 | 180.072
23472 - TERRA (MANAZANA 4) | M - 1239 | Outinord IND 1 / 2 " | Muros Torre 1 Eje 12 al 19 entre A - E Apt 1608 - 1609 | 2025-08-27 | 2025-09-24 | 28 | 27.6 | 50.3 | 182.2 | MURO | 50.033 | 3 | 182.246
23472 - TERRA (MANAZANA 4) | M - 1239 | Outinord IND 1 / 2 " | Muros Torre 1 Eje 12 al 19 entre A - E Apt 1608 - 1609 | 2025-08-27 | 2025-09-24 | 28 | 27.6 | 50.1 | 181.5 | MURO | 50.033 | 3 | 181.522
23472 - TERRA (MANAZANA 4) | PL - 1237 | Outinord IND 1" | Salon comunal vigas pergolas eje 3 al 4 entre A - B cubierta comunal 2 escalera tipo 5 eje B - C entre 7 al 7´ Piso 4 al piso 5 y Placa bicicletero piso 5 y pozo Inyector | 2025-08-27 | 2025-09-24 | 28 | 27.6 | 41.9 | 151.8 | PLACA | 41.767 | 3 | 151.812
23472 - TERRA (MANAZANA 4) | PL - 1237 | Outinord IND 1" | Salon comunal vigas pergolas eje 3 al 4 entre A - B cubierta comunal 2 escalera tipo 5 eje B - C entre 7 al 7´ Piso 4 al piso 5 y Placa bicicletero piso 5 y pozo Inyector | 2025-08-27 | 2025-09-24 | 28 | 27.6 | 42 | 152.2 | PLACA | 41.767 | 3 | 152.174
23472 - TERRA (MANAZANA 4) | PL - 1237 | Outinord IND 1" | Salon comunal vigas pergolas eje 3 al 4 entre A - B cubierta comunal 2 escalera tipo 5 eje B - C entre 7 al 7´ Piso 4 al piso 5 y Placa bicicletero piso 5 y pozo Inyector | 2025-08-27 | 2025-09-24 | 28 | 27.6 | 41.4 | 150 | PLACA | 41.767 | 3 | 150
23472 - TERRA (MANAZANA 4) | M - 1236 | Outinord IND 1 / 2" | Muro torre 1 eje 1 al 5 entre F - J apt 1502 - 1503 y cimentación escalera entre torres 2 y 3 | 2025-08-26 | 2025-09-23 | 28 | 27.6 | 33.6 | 121.7 | MURO | 32.9 | 3 | 121.739
23472 - TERRA (MANAZANA 4) | M - 1236 | Outinord IND 1 / 2" | Muro torre 1 eje 1 al 5 entre F - J apt 1502 - 1503 y cimentación escalera entre torres 2 y 3 | 2025-08-26 | 2025-09-23 | 28 | 27.6 | 32.5 | 117.8 | MURO | 32.9 | 3 | 117.754
23472 - TERRA (MANAZANA 4) | M - 1236 | Outinord IND 1 / 2" | Muro torre 1 eje 1 al 5 entre F - J apt 1502 - 1503 y cimentación escalera entre torres 2 y 3 | 2025-08-26 | 2025-09-23 | 28 | 27.6 | 32.6 | 118.1 | MURO | 32.9 | 3 | 118.116
23472 - TERRA (MANAZANA 4) | M - 1234 | Outinord IND 1 / 2" | Muros torre 1 eje 1 al 5 entre A - E apt 1504, 1505 | 2025-08-25 | 2025-09-22 | 28 | 27.6 | 37 | 134.1 | MURO | 36.433 | 3 | 134.058
23472 - TERRA (MANAZANA 4) | M - 1234 | Outinord IND 1 / 2" | Muros torre 1 eje 1 al 5 entre A - E apt 1504, 1505 | 2025-08-25 | 2025-09-22 | 28 | 27.6 | 36.4 | 131.9 | MURO | 36.433 | 3 | 131.884
23472 - TERRA (MANAZANA 4) | M - 1234 | Outinord IND 1 / 2" | Muros torre 1 eje 1 al 5 entre A - E apt 1504, 1505 | 2025-08-25 | 2025-09-22 | 28 | 27.6 | 35.9 | 130.1 | MURO | 36.433 | 3 | 130.072
23472 - TERRA (MANAZANA 4) | M-1232 | Outinord IND ½" | Muros torre 1 eje 16 al 11 entre F - J apto 1501, 1512 | 2025-08-23 | 2025-09-20 | 28 | 27.6 | 33.7 | 122.1 | MURO | 32.933 | 3 | 122.101
23472 - TERRA (MANAZANA 4) | M-1232 | Outinord IND ½" | Muros torre 1 eje 16 al 11 entre F - J apto 1501, 1512 | 2025-08-23 | 2025-09-20 | 28 | 27.6 | 32.5 | 117.8 | MURO | 32.933 | 3 | 117.754
23472 - TERRA (MANAZANA 4) | M-1232 | Outinord IND ½" | Muros torre 1 eje 16 al 11 entre F - J apto 1501, 1512 | 2025-08-23 | 2025-09-20 | 28 | 27.6 | 32.6 | 118.1 | MURO | 32.933 | 3 | 118.116
23472 - TERRA (MANAZANA 4) | M-1230 | Outinord IND ½" | Muros torre 1 eje 6 al 11 entre A - E apto 1506, 1507 | 2025-08-22 | 2025-09-19 | 28 | 27.6 | 48.1 | 174.3 | MURO | 48.633 | 3 | 174.275
23472 - TERRA (MANAZANA 4) | M-1230 | Outinord IND ½" | Muros torre 1 eje 6 al 11 entre A - E apto 1506, 1507 | 2025-08-22 | 2025-09-19 | 28 | 27.6 | 49.9 | 180.8 | MURO | 48.633 | 3 | 180.797
23472 - TERRA (MANAZANA 4) | M-1230 | Outinord IND ½" | Muros torre 1 eje 6 al 11 entre A - E apto 1506, 1507 | 2025-08-22 | 2025-09-19 | 28 | 27.6 | 47.9 | 173.6 | MURO | 48.633 | 3 | 173.551
23472 - TERRA (MANAZANA 4) | M-1228 | Outinord IND ½" | Muros torre 1 eje 11 al 19 entre F - J apto 1511, 1510 | 2025-08-21 | 2025-09-18 | 28 | 27.6 | 33.6 | 121.7 | MURO | 33.267 | 3 | 121.739
23472 - TERRA (MANAZANA 4) | M-1228 | Outinord IND ½" | Muros torre 1 eje 11 al 19 entre F - J apto 1511, 1510 | 2025-08-21 | 2025-09-18 | 28 | 27.6 | 33.7 | 122.1 | MURO | 33.267 | 3 | 122.101
23472 - TERRA (MANAZANA 4) | M-1228 | Outinord IND ½" | Muros torre 1 eje 11 al 19 entre F - J apto 1511, 1510 | 2025-08-21 | 2025-09-18 | 28 | 27.6 | 32.5 | 117.8 | MURO | 33.267 | 3 | 117.754
23472 - TERRA (MANAZANA 4) | M-1225 | Outinord IND ½" | Muros torre 1 eje 12 al 19 entre A - E apto 1508, 1509 | 2025-08-20 | 2025-09-17 | 28 | 27.6 | 33.9 | 122.8 | MURO | 33.167 | 3 | 122.826
23472 - TERRA (MANAZANA 4) | M-1225 | Outinord IND ½" | Muros torre 1 eje 12 al 19 entre A - E apto 1508, 1509 | 2025-08-20 | 2025-09-17 | 28 | 27.6 | 32.7 | 118.5 | MURO | 33.167 | 3 | 118.478
23472 - TERRA (MANAZANA 4) | M-1225 | Outinord IND ½" | Muros torre 1 eje 12 al 19 entre A - E apto 1508, 1509 | 2025-08-20 | 2025-09-17 | 28 | 27.6 | 32.9 | 119.2 | MURO | 33.167 | 3 | 119.203
23472 - TERRA (MANAZANA 4) | M - 1224 | Outinord IND 1/2" | Muros Torre 1 eje 1 al 5 entre F - J Apt 1402, 1403 | 2025-08-19 | 2025-09-16 | 28 | 27.6 | 32.5 | 117.8 | MURO | 31.833 | 3 | 117.754
23472 - TERRA (MANAZANA 4) | M - 1224 | Outinord IND 1/2" | Muros Torre 1 eje 1 al 5 entre F - J Apt 1402, 1403 | 2025-08-19 | 2025-09-16 | 28 | 27.6 | 32 | 115.9 | MURO | 31.833 | 3 | 115.942
23472 - TERRA (MANAZANA 4) | M - 1224 | Outinord IND 1/2" | Muros Torre 1 eje 1 al 5 entre F - J Apt 1402, 1403 | 2025-08-19 | 2025-09-16 | 28 | 27.6 | 31 | 112.3 | MURO | 31.833 | 3 | 112.319
23472 - TERRA (MANAZANA 4) | M - 1222 | Outinord IND 1/2" | Muros torre 1 eje 1 al 5 entre A - J apt 1404, 1405 | 2025-08-15 | 2025-09-12 | 28 | 27.6 | 36.3 | 131.5 | MURO | 36 | 3 | 131.522
23472 - TERRA (MANAZANA 4) | M - 1222 | Outinord IND 1/2" | Muros torre 1 eje 1 al 5 entre A - J apt 1404, 1405 | 2025-08-15 | 2025-09-12 | 28 | 27.6 | 36.6 | 132.6 | MURO | 36 | 3 | 132.609
23472 - TERRA (MANAZANA 4) | M - 1222 | Outinord IND 1/2" | Muros torre 1 eje 1 al 5 entre A - J apt 1404, 1405 | 2025-08-15 | 2025-09-12 | 28 | 27.6 | 35.1 | 127.2 | MURO | 36 | 3 | 127.174
23472 - TERRA (MANAZANA 4) | M-1218 | Outinord IND 1/2" | Muros torre 1 eje 6 al 11 entre A - E apt 1406, 1407 | 2025-08-13 | 2025-09-10 | 28 | 27.6 | 34.1 | 123.6 | MURO | 33.533 | 3 | 123.551
23472 - TERRA (MANAZANA 4) | M-1218 | Outinord IND 1/2" | Muros torre 1 eje 6 al 11 entre A - E apt 1406, 1407 | 2025-08-13 | 2025-09-10 | 28 | 27.6 | 33.4 | 121 | MURO | 33.533 | 3 | 121.014
23472 - TERRA (MANAZANA 4) | M-1218 | Outinord IND 1/2" | Muros torre 1 eje 6 al 11 entre A - E apt 1406, 1407 | 2025-08-13 | 2025-09-10 | 28 | 27.6 | 33.1 | 119.9 | MURO | 33.533 | 3 | 119.928
23472 - TERRA (MANAZANA 4) | M - 1220 | Outinord IND 1/2" | Muros torre 1 eje 6 al 11 entre F - J apt 1401, 1412 | 2025-08-14 | 2025-09-11 | 28 | 27.6 | 36.5 | 132.2 | MURO | 37.133 | 3 | 132.246
23472 - TERRA (MANAZANA 4) | M - 1220 | Outinord IND 1/2" | Muros torre 1 eje 6 al 11 entre F - J apt 1401, 1412 | 2025-08-14 | 2025-09-11 | 28 | 27.6 | 37.7 | 136.6 | MURO | 37.133 | 3 | 136.594
23472 - TERRA (MANAZANA 4) | M - 1220 | Outinord IND 1/2" | Muros torre 1 eje 6 al 11 entre F - J apt 1401, 1412 | 2025-08-14 | 2025-09-11 | 28 | 27.6 | 37.2 | 134.8 | MURO | 37.133 | 3 | 134.783
23472 - TERRA (MANAZANA 4) | M-1213 | Outinord IND 1" | Salón comunal escalera tipo 1 eje 3 al 4 entre A-B piso 3 al piso 4 media caña muro perimetral junta cimentación sótano | 2025-08-12 | 2025-09-09 | 28 | 27.6 | 31.2 | 113 | MURO | 30.9 | 3 | 113.043
23472 - TERRA (MANAZANA 4) | M-1213 | Outinord IND 1" | Salón comunal escalera tipo 1 eje 3 al 4 entre A-B piso 3 al piso 4 media caña muro perimetral junta cimentación sótano | 2025-08-12 | 2025-09-09 | 28 | 27.6 | 30.5 | 110.5 | MURO | 30.9 | 3 | 110.507
23472 - TERRA (MANAZANA 4) | M-1213 | Outinord IND 1" | Salón comunal escalera tipo 1 eje 3 al 4 entre A-B piso 3 al piso 4 media caña muro perimetral junta cimentación sótano | 2025-08-12 | 2025-09-09 | 28 | 27.6 | 31 | 112.3 | MURO | 30.9 | 3 | 112.319
23472 - TERRA (MANAZANA 4) | M-1212 | Outinord IND 1/2" | Muros torre 1 eje 12 al 19 entre A-E apt 1408, 1409 | 2025-08-11 | 2025-09-08 | 28 | 27.6 | 36.7 | 133 | MURO | 36.333 | 3 | 132.971
23472 - TERRA (MANAZANA 4) | M-1212 | Outinord IND 1/2" | Muros torre 1 eje 12 al 19 entre A-E apt 1408, 1409 | 2025-08-11 | 2025-09-08 | 28 | 27.6 | 36 | 130.4 | MURO | 36.333 | 3 | 130.435
23472 - TERRA (MANAZANA 4) | M-1212 | Outinord IND 1/2" | Muros torre 1 eje 12 al 19 entre A-E apt 1408, 1409 | 2025-08-11 | 2025-09-08 | 28 | 27.6 | 36.3 | 131.5 | MURO | 36.333 | 3 | 131.522
23472 - TERRA (MANAZANA 4) | M-1215 | Outinord IND ½" | Muros torre 1 eje 12 al 19 entre F - J apto 1411, 1410 | 2025-08-12 | 2025-09-09 | 28 | 27.6 | 44.2 | 160.1 | MURO | 44.8 | 3 | 160.145
23472 - TERRA (MANAZANA 4) | M-1215 | Outinord IND ½" | Muros torre 1 eje 12 al 19 entre F - J apto 1411, 1410 | 2025-08-12 | 2025-09-09 | 28 | 27.6 | 45.3 | 164.1 | MURO | 44.8 | 3 | 164.13
23472 - TERRA (MANAZANA 4) | M-1215 | Outinord IND ½" | Muros torre 1 eje 12 al 19 entre F - J apto 1411, 1410 | 2025-08-12 | 2025-09-09 | 28 | 27.6 | 44.9 | 162.7 | MURO | 44.8 | 3 | 162.681
23472 - TERRA (MANAZANA 4) | M -1210 | Outinord IND 1/2" | Muros torre 1 eje 1 al 5 entre F - J apt 1302, 1303 | 2025-08-09 | 2025-09-06 | 28 | 27.6 | 38 | 137.7 | MURO | 37.433 | 3 | 137.681
23472 - TERRA (MANAZANA 4) | M -1210 | Outinord IND 1/2" | Muros torre 1 eje 1 al 5 entre F - J apt 1302, 1303 | 2025-08-09 | 2025-09-06 | 28 | 27.6 | 37.5 | 135.9 | MURO | 37.433 | 3 | 135.87
23472 - TERRA (MANAZANA 4) | M -1210 | Outinord IND 1/2" | Muros torre 1 eje 1 al 5 entre F - J apt 1302, 1303 | 2025-08-09 | 2025-09-06 | 28 | 27.6 | 36.8 | 133.3 | MURO | 37.433 | 3 | 133.333
23472 - TERRA (MANAZANA 4) | M - 1202 | Outinord IND 1/2" | Muros torre 1 eje 6 al 11 entre A - E apt 1306, 1307 | 2025-08-02 | 2025-08-30 | 28 | 27.6 | 29.8 | 108 | MURO | 29.267 | 3 | 107.971
23472 - TERRA (MANAZANA 4) | M - 1202 | Outinord IND 1/2" | Muros torre 1 eje 6 al 11 entre A - E apt 1306, 1307 | 2025-08-02 | 2025-08-30 | 28 | 27.6 | 28.9 | 104.7 | MURO | 29.267 | 3 | 104.71
23472 - TERRA (MANAZANA 4) | M - 1202 | Outinord IND 1/2" | Muros torre 1 eje 6 al 11 entre A - E apt 1306, 1307 | 2025-08-02 | 2025-08-30 | 28 | 27.6 | 29.1 | 105.4 | MURO | 29.267 | 3 | 105.435
23472 - TERRA (MANAZANA 4) | M - 1201 | Outinord IND 1/2" | Muros torre 1 eje 12 al 19 entre F - J apt 1310, 1311 | 2025-08-01 | 2025-08-29 | 28 | 27.6 | 39.1 | 141.7 | MURO | 39.667 | 3 | 141.667
23472 - TERRA (MANAZANA 4) | M - 1201 | Outinord IND 1/2" | Muros torre 1 eje 12 al 19 entre F - J apt 1310, 1311 | 2025-08-01 | 2025-08-29 | 28 | 27.6 | 40.2 | 145.7 | MURO | 39.667 | 3 | 145.652
23472 - TERRA (MANAZANA 4) | M - 1201 | Outinord IND 1/2" | Muros torre 1 eje 12 al 19 entre F - J apt 1310, 1311 | 2025-08-01 | 2025-08-29 | 28 | 27.6 | 39.7 | 143.8 | MURO | 39.667 | 3 | 143.841
23472 - TERRA (MANAZANA 4) | M-1200 | Outinord IND ½" | Muros torre 1 eje 12 al 19 entre A - E apto 1308, 1309 | 2025-07-31 | 2025-08-28 | 28 | 27.6 | 37.3 | 135.1 | MURO | 37.233 | 3 | 135.145
23472 - TERRA (MANAZANA 4) | M-1200 | Outinord IND ½" | Muros torre 1 eje 12 al 19 entre A - E apto 1308, 1309 | 2025-07-31 | 2025-08-28 | 28 | 27.6 | 37.9 | 137.3 | MURO | 37.233 | 3 | 137.319
23472 - TERRA (MANAZANA 4) | M-1200 | Outinord IND ½" | Muros torre 1 eje 12 al 19 entre A - E apto 1308, 1309 | 2025-07-31 | 2025-08-28 | 28 | 27.6 | 36.5 | 132.2 | MURO | 37.233 | 3 | 132.246
23472 - TERRA (MANAZANA 4) | PL-1199 | C. Plástico 1" | Salón comunal 1 placa contrapiso eje 1 al 4 entre BP - B | 2025-07-31 | 2025-08-28 | 28 | 27.6 | 37.7 | 136.6 | PLACA | 37.467 | 3 | 136.594
23472 - TERRA (MANAZANA 4) | PL-1199 | C. Plástico 1" | Salón comunal 1 placa contrapiso eje 1 al 4 entre BP - B | 2025-07-31 | 2025-08-28 | 28 | 27.6 | 37.2 | 134.8 | PLACA | 37.467 | 3 | 134.783
23472 - TERRA (MANAZANA 4) | PL-1199 | C. Plástico 1" | Salón comunal 1 placa contrapiso eje 1 al 4 entre BP - B | 2025-07-31 | 2025-08-28 | 28 | 27.6 | 37.5 | 135.9 | PLACA | 37.467 | 3 | 135.87
23472 - TERRA (MANAZANA 4) | PL-1198 | Outinord IND 1" | Placa aligerada y vigas de cubierta salón comunal eje 3 al 4 entre A - C | 2025-07-30 | 2025-08-27 | 28 | 27.6 | 36.1 | 130.8 | PLACA | 36.6 | 3 | 130.797
23472 - TERRA (MANAZANA 4) | PL-1198 | Outinord IND 1" | Placa aligerada y vigas de cubierta salón comunal eje 3 al 4 entre A - C | 2025-07-30 | 2025-08-27 | 28 | 27.6 | 37.5 | 135.9 | PLACA | 36.6 | 3 | 135.87
23472 - TERRA (MANAZANA 4) | PL-1198 | Outinord IND 1" | Placa aligerada y vigas de cubierta salón comunal eje 3 al 4 entre A - C | 2025-07-30 | 2025-08-27 | 28 | 27.6 | 36.2 | 131.2 | PLACA | 36.6 | 3 | 131.159
23472 - TERRA (MANAZANA 4) | PL-1197 | Outinord IND 1 Fibra 1" | Placa aligerada de cubierta salón comunal eje 3 al 4 entre A - C | 2025-07-30 | 2025-08-27 | 28 | 27.6 | 48.2 | 174.6 | PLACA | 47.433 | 3 | 174.638
23472 - TERRA (MANAZANA 4) | PL-1197 | Outinord IND 1 Fibra 1" | Placa aligerada de cubierta salón comunal eje 3 al 4 entre A - C | 2025-07-30 | 2025-08-27 | 28 | 27.6 | 46.9 | 169.9 | PLACA | 47.433 | 3 | 169.928
23472 - TERRA (MANAZANA 4) | PL-1197 | Outinord IND 1 Fibra 1" | Placa aligerada de cubierta salón comunal eje 3 al 4 entre A - C | 2025-07-30 | 2025-08-27 | 28 | 27.6 | 47.2 | 171 | PLACA | 47.433 | 3 | 171.014
23472 - TERRA (MANAZANA 4) | PL-1195 | Outinord IND 1" | Vigas y placa aligerada salón comunal de cubierta eje 3 al 4 entre A - C y escalera tipo 5 eje B - C entre 7 al 7´ piso 3 al piso 4 | 2025-07-30 | 2025-08-27 | 28 | 27.6 | 47.5 | 172.1 | PLACA | 47.267 | 3 | 172.101
23472 - TERRA (MANAZANA 4) | PL-1195 | Outinord IND 1" | Vigas y placa aligerada salón comunal de cubierta eje 3 al 4 entre A - C y escalera tipo 5 eje B - C entre 7 al 7´ piso 3 al piso 4 | 2025-07-30 | 2025-08-27 | 28 | 27.6 | 47.1 | 170.7 | PLACA | 47.267 | 3 | 170.652
23472 - TERRA (MANAZANA 4) | PL-1195 | Outinord IND 1" | Vigas y placa aligerada salón comunal de cubierta eje 3 al 4 entre A - C y escalera tipo 5 eje B - C entre 7 al 7´ piso 3 al piso 4 | 2025-07-30 | 2025-08-27 | 28 | 27.6 | 47.2 | 171 | PLACA | 47.267 | 3 | 171.014
23472 - TERRA (MANAZANA 4) | M - 1192 | Outinord IND 1/2" | Muros torre 1, eje 1 al 5 entre F - J, Apt. 1202 - 1203. | 2025-07-26 | 2025-08-23 | 28 | 27.6 | 39.5 | 143.1 | MURO | 38.633 | 3 | 143.116
23472 - TERRA (MANAZANA 4) | M - 1192 | Outinord IND 1/2" | Muros torre 1, eje 1 al 5 entre F - J, Apt. 1202 - 1203. | 2025-07-26 | 2025-08-23 | 28 | 27.6 | 38.9 | 140.9 | MURO | 38.633 | 3 | 140.942
23472 - TERRA (MANAZANA 4) | M - 1192 | Outinord IND 1/2" | Muros torre 1, eje 1 al 5 entre F - J, Apt. 1202 - 1203. | 2025-07-26 | 2025-08-23 | 28 | 27.6 | 37.5 | 135.9 | MURO | 38.633 | 3 | 135.87
23472 - TERRA (MANAZANA 4) | M - 1190 | Outinord IND 1/2" | Muros torre 1, eje 13 al 19 entre F - J, Apt. 1310 - 1311. | 2025-07-25 | 2025-08-22 | 28 | 27.6 | 35.9 | 130.1 | MURO | 35.7 | 3 | 130.072
23472 - TERRA (MANAZANA 4) | M - 1190 | Outinord IND 1/2" | Muros torre 1, eje 13 al 19 entre F - J, Apt. 1310 - 1311. | 2025-07-25 | 2025-08-22 | 28 | 27.6 | 36.2 | 131.2 | MURO | 35.7 | 3 | 131.159
23472 - TERRA (MANAZANA 4) | M - 1190 | Outinord IND 1/2" | Muros torre 1, eje 13 al 19 entre F - J, Apt. 1310 - 1311. | 2025-07-25 | 2025-08-22 | 28 | 27.6 | 35 | 126.8 | MURO | 35.7 | 3 | 126.812
23472 - TERRA (MANAZANA 4) | M-1188 | Outinord IND ½" | Muros torre 1 eje 6 al 11 entre F - J apto 1201, 1212 | 2025-07-24 | 2025-08-21 | 28 | 27.6 | 32.9 | 119.2 | MURO | 32 | 3 | 119.203
23472 - TERRA (MANAZANA 4) | M-1188 | Outinord IND ½" | Muros torre 1 eje 6 al 11 entre F - J apto 1201, 1212 | 2025-07-24 | 2025-08-21 | 28 | 27.6 | 31.9 | 115.6 | MURO | 32 | 3 | 115.58
23472 - TERRA (MANAZANA 4) | M-1188 | Outinord IND ½" | Muros torre 1 eje 6 al 11 entre F - J apto 1201, 1212 | 2025-07-24 | 2025-08-21 | 28 | 27.6 | 31.2 | 113 | MURO | 32 | 3 | 113.043
23472 - TERRA (MANAZANA 4) | PL-1186 | Outinord IND 1" Fibra | Salón comunal placa cubierta eje 4 al 7 entre A - C comunal 2 | 2025-07-24 | 2025-08-21 | 28 | 27.6 | 33.6 | 121.7 | PLACA | 33.467 | 3 | 121.739
23472 - TERRA (MANAZANA 4) | PL-1186 | Outinord IND 1" Fibra | Salón comunal placa cubierta eje 4 al 7 entre A - C comunal 2 | 2025-07-24 | 2025-08-21 | 28 | 27.6 | 33.7 | 122.1 | PLACA | 33.467 | 3 | 122.101
23472 - TERRA (MANAZANA 4) | PL-1186 | Outinord IND 1" Fibra | Salón comunal placa cubierta eje 4 al 7 entre A - C comunal 2 | 2025-07-24 | 2025-08-21 | 28 | 27.6 | 33.1 | 119.9 | PLACA | 33.467 | 3 | 119.928
23472 - TERRA (MANAZANA 4) | PL-1185 | Outinord IND 1" | Salón comunal 2 vigas de placa cubierta eje 4 al 7 entre A - C | 2025-07-24 | 2025-08-21 | 28 | 27.6 | 40.8 | 147.8 | PLACA | 40 | 3 | 147.826
23472 - TERRA (MANAZANA 4) | PL-1185 | Outinord IND 1" | Salón comunal 2 vigas de placa cubierta eje 4 al 7 entre A - C | 2025-07-24 | 2025-08-21 | 28 | 27.6 | 39.8 | 144.2 | PLACA | 40 | 3 | 144.203
23472 - TERRA (MANAZANA 4) | PL-1185 | Outinord IND 1" | Salón comunal 2 vigas de placa cubierta eje 4 al 7 entre A - C | 2025-07-24 | 2025-08-21 | 28 | 27.6 | 39.4 | 142.8 | PLACA | 40 | 3 | 142.754
23472 - TERRA (MANAZANA 4) | PL-1184 | Outinord IND 1" | Salón comunal 2 vigas de placa cubierta eje 4 al 7 entre A - C | 2025-07-24 | 2025-08-21 | 28 | 27.6 | 36.5 | 132.2 | PLACA | 37.067 | 3 | 132.246
23472 - TERRA (MANAZANA 4) | PL-1184 | Outinord IND 1" | Salón comunal 2 vigas de placa cubierta eje 4 al 7 entre A - C | 2025-07-24 | 2025-08-21 | 28 | 27.6 | 37.2 | 134.8 | PLACA | 37.067 | 3 | 134.783
23472 - TERRA (MANAZANA 4) | PL-1184 | Outinord IND 1" | Salón comunal 2 vigas de placa cubierta eje 4 al 7 entre A - C | 2025-07-24 | 2025-08-21 | 28 | 27.6 | 37.5 | 135.9 | PLACA | 37.067 | 3 | 135.87
23472 - TERRA (MANAZANA 4) | M-1183 | Outinord IND ½" | Muros torre 1 eje 6 al 11 entre A - E apto 1206, 1207 y columna de salón comunal 1 eje 4 entre A - B | 2025-07-23 | 2025-08-20 | 28 | 27.6 | 33.6 | 121.7 | MURO | 33.267 | 3 | 121.739
23472 - TERRA (MANAZANA 4) | M-1183 | Outinord IND ½" | Muros torre 1 eje 6 al 11 entre A - E apto 1206, 1207 y columna de salón comunal 1 eje 4 entre A - B | 2025-07-23 | 2025-08-20 | 28 | 27.6 | 33.7 | 122.1 | MURO | 33.267 | 3 | 122.101
23472 - TERRA (MANAZANA 4) | M-1183 | Outinord IND ½" | Muros torre 1 eje 6 al 11 entre A - E apto 1206, 1207 y columna de salón comunal 1 eje 4 entre A - B | 2025-07-23 | 2025-08-20 | 28 | 27.6 | 32.5 | 117.8 | MURO | 33.267 | 3 | 117.754
23472 - TERRA (MANAZANA 4) | M-1181 | Outinord IND ½" | Muros torre 1 eje 12 al 19 entre F - J apto 1211, 1210 | 2025-07-22 | 2025-08-19 | 28 | 27.6 | 36.9 | 133.7 | MURO | 36.833 | 3 | 133.696
23472 - TERRA (MANAZANA 4) | M-1181 | Outinord IND ½" | Muros torre 1 eje 12 al 19 entre F - J apto 1211, 1210 | 2025-07-22 | 2025-08-19 | 28 | 27.6 | 37.5 | 135.9 | MURO | 36.833 | 3 | 135.87
23472 - TERRA (MANAZANA 4) | M-1181 | Outinord IND ½" | Muros torre 1 eje 12 al 19 entre F - J apto 1211, 1210 | 2025-07-22 | 2025-08-19 | 28 | 27.6 | 36.1 | 130.8 | MURO | 36.833 | 3 | 130.797
23472 - TERRA (MANAZANA 4) | M - 1179 | Outinord IND 1" | Salón comunal escalera tipo 1, eje 3 al 4 entre A - B primer tramo piso 1 al piso 3, comunal 2 y muros MC1, eje 4 entre A - B comunal 1. | 2025-07-22 | 2025-08-19 | 28 | 27.6 | 36.5 | 132.2 | MURO | 35.8 | 3 | 132.246
23472 - TERRA (MANAZANA 4) | M - 1179 | Outinord IND 1" | Salón comunal escalera tipo 1, eje 3 al 4 entre A - B primer tramo piso 1 al piso 3, comunal 2 y muros MC1, eje 4 entre A - B comunal 1. | 2025-07-22 | 2025-08-19 | 28 | 27.6 | 35.3 | 127.9 | MURO | 35.8 | 3 | 127.899
23472 - TERRA (MANAZANA 4) | M - 1179 | Outinord IND 1" | Salón comunal escalera tipo 1, eje 3 al 4 entre A - B primer tramo piso 1 al piso 3, comunal 2 y muros MC1, eje 4 entre A - B comunal 1. | 2025-07-22 | 2025-08-19 | 28 | 27.6 | 35.6 | 129 | MURO | 35.8 | 3 | 128.986
23472 - TERRA (MANAZANA 4) | PL - 1178 | Outinord IND 1/2" | Muros torre 1, eje 12 al 19, entre A - E, Apt. 1208, 1209. | 2025-07-21 | 2025-08-18 | 28 | 27.6 | 41.9 | 151.8 | MURO | 41.8 | 3 | 151.812
23472 - TERRA (MANAZANA 4) | PL - 1178 | Outinord IND 1/2" | Muros torre 1, eje 12 al 19, entre A - E, Apt. 1208, 1209. | 2025-07-21 | 2025-08-18 | 28 | 27.6 | 42.4 | 153.6 | MURO | 41.8 | 3 | 153.623
23472 - TERRA (MANAZANA 4) | PL - 1178 | Outinord IND 1/2" | Muros torre 1, eje 12 al 19, entre A - E, Apt. 1208, 1209. | 2025-07-21 | 2025-08-18 | 28 | 27.6 | 41.1 | 148.9 | MURO | 41.8 | 3 | 148.913
23472 - TERRA (MANAZANA 4) | M - 1170 | Outinord IND. 1" | Salon Comunal Columnas C - 04, eje 1 - A, 1 - B, 1 - C, 2 - A, 2 - B, 2 - C Piso 5 | 2025-07-17 | 2025-08-14 | 28 | 27.6 | 38.1 | 138 |  | 38.2 | 3 | 138.043
23472 - TERRA (MANAZANA 4) | M - 1170 | Outinord IND. 1" | Salon Comunal Columnas C - 04, eje 1 - A, 1 - B, 1 - C, 2 - A, 2 - B, 2 - C Piso 5 | 2025-07-17 | 2025-08-14 | 28 | 27.6 | 38.8 | 140.6 |  | 38.2 | 3 | 140.58
23472 - TERRA (MANAZANA 4) | M - 1170 | Outinord IND. 1" | Salon Comunal Columnas C - 04, eje 1 - A, 1 - B, 1 - C, 2 - A, 2 - B, 2 - C Piso 5 | 2025-07-17 | 2025-08-14 | 28 | 27.6 | 37.7 | 136.6 |  | 38.2 | 3 | 136.594
23472 - TERRA (MANAZANA 4) | M - 1163 | Outinord IND 1" | Salón comunal muros foso ascensor y escalera eje 3 al 4, entre A - B y columnas C-4, eje 2-A, 3-A, 3-C, 4-A, 4-C, piso 5 y escalera tipo 1, eje 3 al 4 entre A - B, sótano a piso 1, segundo tramo. | 2025-07-14 | 2025-08-11 | 28 | 27.6 | 34.1 | 123.6 | MURO | 34.433 | 3 | 123.551
23472 - TERRA (MANAZANA 4) | M - 1163 | Outinord IND 1" | Salón comunal muros foso ascensor y escalera eje 3 al 4, entre A - B y columnas C-4, eje 2-A, 3-A, 3-C, 4-A, 4-C, piso 5 y escalera tipo 1, eje 3 al 4 entre A - B, sótano a piso 1, segundo tramo. | 2025-07-14 | 2025-08-11 | 28 | 27.6 | 34.8 | 126.1 | MURO | 34.433 | 3 | 126.087
23472 - TERRA (MANAZANA 4) | M - 1163 | Outinord IND 1" | Salón comunal muros foso ascensor y escalera eje 3 al 4, entre A - B y columnas C-4, eje 2-A, 3-A, 3-C, 4-A, 4-C, piso 5 y escalera tipo 1, eje 3 al 4 entre A - B, sótano a piso 1, segundo tramo. | 2025-07-14 | 2025-08-11 | 28 | 27.6 | 34.4 | 124.6 | MURO | 34.433 | 3 | 124.638
23472 - TERRA (MANAZANA 4) | M - 1154 | C. fluido 1/2" | Salón comunal 1, columnas C - 01, eje 1 - A, 2 - A, 1 - B. | 2025-07-09 | 2025-08-06 | 28 | 27.6 | 35.5 | 128.6 |  | 35.4 | 3 | 128.623
23472 - TERRA (MANAZANA 4) | M - 1154 | C. fluido 1/2" | Salón comunal 1, columnas C - 01, eje 1 - A, 2 - A, 1 - B. | 2025-07-09 | 2025-08-06 | 28 | 27.6 | 35.9 | 130.1 |  | 35.4 | 3 | 130.072
23472 - TERRA (MANAZANA 4) | M - 1154 | C. fluido 1/2" | Salón comunal 1, columnas C - 01, eje 1 - A, 2 - A, 1 - B. | 2025-07-09 | 2025-08-06 | 28 | 27.6 | 34.8 | 126.1 |  | 35.4 | 3 | 126.087
23472 - TERRA (MANAZANA 4) | M - 1153 | Outinord IND 1" | Rampa #2, eje 1 al 2 entre C - D N + 0.0 al N + 1.50, salón comunal 2. | 2025-07-09 | 2025-08-06 | 28 | 27.6 | 38.7 | 140.2 |  | 38.333 | 3 | 140.217
23472 - TERRA (MANAZANA 4) | M - 1153 | Outinord IND 1" | Rampa #2, eje 1 al 2 entre C - D N + 0.0 al N + 1.50, salón comunal 2. | 2025-07-09 | 2025-08-06 | 28 | 27.6 | 38.5 | 139.5 |  | 38.333 | 3 | 139.493
23472 - TERRA (MANAZANA 4) | M - 1153 | Outinord IND 1" | Rampa #2, eje 1 al 2 entre C - D N + 0.0 al N + 1.50, salón comunal 2. | 2025-07-09 | 2025-08-06 | 28 | 27.6 | 37.8 | 137 |  | 38.333 | 3 | 136.957
23472 - TERRA (MANAZANA 4) | PL - 1149 | Outinord IND 1" | Salon Comunal Placa Aligerada eje 1 al 4 entre A - C Piso 5 y Columna C - 01 eje 5 - A, 5 - B, 5 - C, 6 - A , 6 - B, 6 - C, 7 - A, 7 - B, 7 - C, Piso 5 a cubierta y escalera Tipo 1 eje 3 al 4 entre A - B Sótano a piso 1 | 2025-07-08 | 2025-08-05 | 28 | 27.6 | 33.7 | 122.1 | PLACA | 33.233 | 3 | 122.101
23472 - TERRA (MANAZANA 4) | PL - 1149 | Outinord IND 1" | Salon Comunal Placa Aligerada eje 1 al 4 entre A - C Piso 5 y Columna C - 01 eje 5 - A, 5 - B, 5 - C, 6 - A , 6 - B, 6 - C, 7 - A, 7 - B, 7 - C, Piso 5 a cubierta y escalera Tipo 1 eje 3 al 4 entre A - B Sótano a piso 1 | 2025-07-08 | 2025-08-05 | 28 | 27.6 | 32.7 | 118.5 | PLACA | 33.233 | 3 | 118.478
23472 - TERRA (MANAZANA 4) | PL - 1149 | Outinord IND 1" | Salon Comunal Placa Aligerada eje 1 al 4 entre A - C Piso 5 y Columna C - 01 eje 5 - A, 5 - B, 5 - C, 6 - A , 6 - B, 6 - C, 7 - A, 7 - B, 7 - C, Piso 5 a cubierta y escalera Tipo 1 eje 3 al 4 entre A - B Sótano a piso 1 | 2025-07-08 | 2025-08-05 | 28 | 27.6 | 33.3 | 120.7 | PLACA | 33.233 | 3 | 120.652
23472 - TERRA (MANAZANA 4) | PL - 1150 | Outinord Ind 1" | Salon Comunal Placa Aligerada eje 1 al 4 entre A - C y columnas C - 01 eje 5 - A, 5 - B, 5 - C, 6 - A, 6 - B, 6 - C, 7 - A, 7 - B, 7 - C Piso 5 a Cubierta y Escalera Tipo 1 eje 3 al 4 Entre A - B sótano a Piso 1 | 2025-07-08 | 2025-08-05 | 28 | 27.6 | 30.1 | 109.1 | PLACA | 30.133 | 3 | 109.058
23472 - TERRA (MANAZANA 4) | PL - 1150 | Outinord Ind 1" | Salon Comunal Placa Aligerada eje 1 al 4 entre A - C y columnas C - 01 eje 5 - A, 5 - B, 5 - C, 6 - A, 6 - B, 6 - C, 7 - A, 7 - B, 7 - C Piso 5 a Cubierta y Escalera Tipo 1 eje 3 al 4 Entre A - B sótano a Piso 1 | 2025-07-08 | 2025-08-05 | 28 | 27.6 | 30.4 | 110.1 | PLACA | 30.133 | 3 | 110.145
23472 - TERRA (MANAZANA 4) | PL - 1150 | Outinord Ind 1" | Salon Comunal Placa Aligerada eje 1 al 4 entre A - C y columnas C - 01 eje 5 - A, 5 - B, 5 - C, 6 - A, 6 - B, 6 - C, 7 - A, 7 - B, 7 - C Piso 5 a Cubierta y Escalera Tipo 1 eje 3 al 4 Entre A - B sótano a Piso 1 | 2025-07-08 | 2025-08-05 | 28 | 27.6 | 29.9 | 108.3 | PLACA | 30.133 | 3 | 108.333
23472 - TERRA (MANAZANA 4) | M-1142 | C.Fluido ½" | Salón comunal 1 columnas C-01 eje 4A, 3A, 2B | 2025-07-04 | 2025-08-01 | 28 | 27.6 | 46 | 166.7 |  | 45.033 | 3 | 166.667
23472 - TERRA (MANAZANA 4) | M-1142 | C.Fluido ½" | Salón comunal 1 columnas C-01 eje 4A, 3A, 2B | 2025-07-04 | 2025-08-01 | 28 | 27.6 | 45 | 163 |  | 45.033 | 3 | 163.043
23472 - TERRA (MANAZANA 4) | M-1142 | C.Fluido ½" | Salón comunal 1 columnas C-01 eje 4A, 3A, 2B | 2025-07-04 | 2025-08-01 | 28 | 27.6 | 44.1 | 159.8 |  | 45.033 | 3 | 159.783
23472 - TERRA (MANAZANA 4) | M-1254 | Outinord IND 1/2" | Muros Torre 1 eje 12 al 19 entre F-J Apt 1710, 1711 | 2025-09-04 | 2025-10-02 | 28 | 27.5 | 39.3 | 142.9 | MURO | 38.933 | 3 | 142.909
23472 - TERRA (MANAZANA 4) | M-1254 | Outinord IND 1/2" | Muros Torre 1 eje 12 al 19 entre F-J Apt 1710, 1711 | 2025-09-04 | 2025-10-02 | 28 | 27.5 | 39 | 141.8 | MURO | 38.933 | 3 | 141.818
23472 - TERRA (MANAZANA 4) | M-1254 | Outinord IND 1/2" | Muros Torre 1 eje 12 al 19 entre F-J Apt 1710, 1711 | 2025-09-04 | 2025-10-02 | 28 | 27.5 | 38.5 | 140 | MURO | 38.933 | 3 | 140
23472 - TERRA (MANAZANA 4) | M-1252 | Outinord IND 1/2" | Muros Torre 1 eje 12 al 19 entre A-E Apt 1708,1709 | 2025-09-03 | 2025-10-01 | 28 | 27.5 | 39.1 | 142.2 | MURO | 38.867 | 3 | 142.182
23472 - TERRA (MANAZANA 4) | M-1252 | Outinord IND 1/2" | Muros Torre 1 eje 12 al 19 entre A-E Apt 1708,1709 | 2025-09-03 | 2025-10-01 | 28 | 27.5 | 38.6 | 140.4 | MURO | 38.867 | 3 | 140.364
23472 - TERRA (MANAZANA 4) | M-1252 | Outinord IND 1/2" | Muros Torre 1 eje 12 al 19 entre A-E Apt 1708,1709 | 2025-09-03 | 2025-10-01 | 28 | 27.5 | 38.9 | 141.5 | MURO | 38.867 | 3 | 141.455
23472 - TERRA (MANAZANA 4) | M-1208 | Outinord IND 1" | Salón comunal muros que conforman la escalera tipo 1 foso ascensor eje 3 al 4 entre A-B cubierta y columnas C-5 ejes 3-A, 4-A | 2025-08-06 | 2025-09-03 | 28 | 27.5 | 35 | 127.3 | MURO | 34.733 | 3 | 127.273
23472 - TERRA (MANAZANA 4) | M-1208 | Outinord IND 1" | Salón comunal muros que conforman la escalera tipo 1 foso ascensor eje 3 al 4 entre A-B cubierta y columnas C-5 ejes 3-A, 4-A | 2025-08-06 | 2025-09-03 | 28 | 27.5 | 34.8 | 126.5 | MURO | 34.733 | 3 | 126.545
23472 - TERRA (MANAZANA 4) | M-1208 | Outinord IND 1" | Salón comunal muros que conforman la escalera tipo 1 foso ascensor eje 3 al 4 entre A-B cubierta y columnas C-5 ejes 3-A, 4-A | 2025-08-06 | 2025-09-03 | 28 | 27.5 | 34.4 | 125.1 | MURO | 34.733 | 3 | 125.091
23472 - TERRA (MANAZANA 4) | M-1207 | Outinord IND 1/2" | Muros torre 1 eje 1 al 5 entre A-F apto 1304.1305 | 2025-08-05 | 2025-09-02 | 28 | 27.5 | 31 | 112.7 | MURO | 30.367 | 3 | 112.727
23472 - TERRA (MANAZANA 4) | M-1207 | Outinord IND 1/2" | Muros torre 1 eje 1 al 5 entre A-F apto 1304.1305 | 2025-08-05 | 2025-09-02 | 28 | 27.5 | 29.8 | 108.4 | MURO | 30.367 | 3 | 108.364
23472 - TERRA (MANAZANA 4) | M-1207 | Outinord IND 1/2" | Muros torre 1 eje 1 al 5 entre A-F apto 1304.1305 | 2025-08-05 | 2025-09-02 | 28 | 27.5 | 30.3 | 110.2 | MURO | 30.367 | 3 | 110.182
23472 - TERRA (MANAZANA 4) | M-1205 | Outinord IND 1/2" | Muros torre 1 eje 6 al 11 entre F-J apt 1301,1312 | 2025-08-04 | 2025-09-01 | 28 | 27.5 | 37.3 | 135.6 | MURO | 37.133 | 3 | 135.636
23472 - TERRA (MANAZANA 4) | M-1205 | Outinord IND 1/2" | Muros torre 1 eje 6 al 11 entre F-J apt 1301,1312 | 2025-08-04 | 2025-09-01 | 28 | 27.5 | 37.4 | 136 | MURO | 37.133 | 3 | 136
23472 - TERRA (MANAZANA 4) | M-1205 | Outinord IND 1/2" | Muros torre 1 eje 6 al 11 entre F-J apt 1301,1312 | 2025-08-04 | 2025-09-01 | 28 | 27.5 | 36.7 | 133.5 | MURO | 37.133 | 3 | 133.455
23472 - TERRA (MANAZANA 4) | M-1203 | Outinord IND 1" | Salón comunal segundo tramo de escalera tipo 1 eje 3 al 4 entre A-B del piso 1 al piso 3 | 2025-08-04 | 2025-09-01 | 28 | 27.5 | 38.9 | 141.5 |  | 38.267 | 3 | 141.455
23472 - TERRA (MANAZANA 4) | M-1203 | Outinord IND 1" | Salón comunal segundo tramo de escalera tipo 1 eje 3 al 4 entre A-B del piso 1 al piso 3 | 2025-08-04 | 2025-09-01 | 28 | 27.5 | 38 | 138.2 |  | 38.267 | 3 | 138.182
23472 - TERRA (MANAZANA 4) | M-1203 | Outinord IND 1" | Salón comunal segundo tramo de escalera tipo 1 eje 3 al 4 entre A-B del piso 1 al piso 3 | 2025-08-04 | 2025-09-01 | 28 | 27.5 | 37.9 | 137.8 |  | 38.267 | 3 | 137.818
23472 - TERRA (MANAZANA 4) | PL - 1391 | Outinord IND 1" | Escalera torre 1 eje 1 al 2 entre C - D costado occidental piso 24 a cubierta bordillos de las placas de la cubierta de los ascensores y escaleras eje 17' entre D - F , E - F y eje E entre 8 al 11' | 2026-01-30 | 2026-02-27 | 28 | 20.7 | 36.6 | 176.8 | PLACA | 36.433 | 3 | 176.812
23472 - TERRA (MANAZANA 4) | PL - 1391 | Outinord IND 1" | Escalera torre 1 eje 1 al 2 entre C - D costado occidental piso 24 a cubierta bordillos de las placas de la cubierta de los ascensores y escaleras eje 17' entre D - F , E - F y eje E entre 8 al 11' | 2026-01-30 | 2026-02-27 | 28 | 20.7 | 36.7 | 177.3 | PLACA | 36.433 | 3 | 177.295
23472 - TERRA (MANAZANA 4) | PL - 1391 | Outinord IND 1" | Escalera torre 1 eje 1 al 2 entre C - D costado occidental piso 24 a cubierta bordillos de las placas de la cubierta de los ascensores y escaleras eje 17' entre D - F , E - F y eje E entre 8 al 11' | 2026-01-30 | 2026-02-27 | 28 | 20.7 | 36 | 173.9 | PLACA | 36.433 | 3 | 173.913
23472 - TERRA (MANAZANA 4) | PL - 1387 | outinord IND 1" | Escalera torre1 eje 1 al 2 entre D - G costado occidental piso 23 al piso 24 | 2026-01-20 | 2026-02-17 | 28 | 20.7 | 27.5 | 132.9 |  | 26.7 | 3 | 132.85
23472 - TERRA (MANAZANA 4) | PL - 1387 | outinord IND 1" | Escalera torre1 eje 1 al 2 entre D - G costado occidental piso 23 al piso 24 | 2026-01-20 | 2026-02-17 | 28 | 20.7 | 26.5 | 128 |  | 26.7 | 3 | 128.019
23472 - TERRA (MANAZANA 4) | PL - 1387 | outinord IND 1" | Escalera torre1 eje 1 al 2 entre D - G costado occidental piso 23 al piso 24 | 2026-01-20 | 2026-02-17 | 28 | 20.7 | 26.1 | 126.1 |  | 26.7 | 3 | 126.087
23472 - TERRA (MANAZANA 4) | PL-1382 | Outinord IND 1" | Escalera torre 1 eje 17 al 19 entre D - G costado oriental piso 24 a cubierta | 2025-12-17 | 2026-01-14 | 28 | 20.7 | 36.4 | 175.8 |  | 36.167 | 3 | 175.845
23472 - TERRA (MANAZANA 4) | PL-1382 | Outinord IND 1" | Escalera torre 1 eje 17 al 19 entre D - G costado oriental piso 24 a cubierta | 2025-12-17 | 2026-01-14 | 28 | 20.7 | 36.6 | 176.8 |  | 36.167 | 3 | 176.812
23472 - TERRA (MANAZANA 4) | PL-1382 | Outinord IND 1" | Escalera torre 1 eje 17 al 19 entre D - G costado oriental piso 24 a cubierta | 2025-12-17 | 2026-01-14 | 28 | 20.7 | 35.5 | 171.5 |  | 36.167 | 3 | 171.498
23472 - TERRA (MANAZANA 4) | PL-1385 | Outinord IND con fibra y inclusión de aire | Placa de cubierta torre 1 cuarto de sets y recorrido ascensor | 2025-12-19 | 2026-01-16 | 28 | 20.7 | 33.3 | 160.9 | PLACA | 32.867 | 3 | 160.87
23472 - TERRA (MANAZANA 4) | PL-1385 | Outinord IND con fibra y inclusión de aire | Placa de cubierta torre 1 cuarto de sets y recorrido ascensor | 2025-12-19 | 2026-01-16 | 28 | 20.7 | 32.9 | 158.9 | PLACA | 32.867 | 3 | 158.937
23472 - TERRA (MANAZANA 4) | PL-1385 | Outinord IND con fibra y inclusión de aire | Placa de cubierta torre 1 cuarto de sets y recorrido ascensor | 2025-12-19 | 2026-01-16 | 28 | 20.7 | 32.4 | 156.5 | PLACA | 32.867 | 3 | 156.522
23472 - TERRA (MANAZANA 4) | PL - 1380 | Outinord IND 1" | Escalera costado oriental torre 1 eje 17 al 19 entre D – G piso 23 al piso 24 | 2025-12-12 | 2026-01-09 | 28 | 20.7 | 28.2 | 136.2 |  | 27.667 | 3 | 136.232
23472 - TERRA (MANAZANA 4) | PL - 1380 | Outinord IND 1" | Escalera costado oriental torre 1 eje 17 al 19 entre D – G piso 23 al piso 24 | 2025-12-12 | 2026-01-09 | 28 | 20.7 | 27.3 | 131.9 |  | 27.667 | 3 | 131.884
23472 - TERRA (MANAZANA 4) | PL - 1380 | Outinord IND 1" | Escalera costado oriental torre 1 eje 17 al 19 entre D – G piso 23 al piso 24 | 2025-12-12 | 2026-01-09 | 28 | 20.7 | 27.5 | 132.9 |  | 27.667 | 3 | 132.85
23472 - TERRA (MANAZANA 4) | PL - 1378 | Outinord IND 1" | Escalera Torre 1 Eje 17 al 19 entre D – G costado oriental piso 22 al piso 23 | 2025-12-05 | 2026-01-02 | 28 | 20.7 | 36.7 | 177.3 |  | 36.7 | 3 | 177.295
23472 - TERRA (MANAZANA 4) | PL - 1378 | Outinord IND 1" | Escalera Torre 1 Eje 17 al 19 entre D – G costado oriental piso 22 al piso 23 | 2025-12-05 | 2026-01-02 | 28 | 20.7 | 36.4 | 175.8 |  | 36.7 | 3 | 175.845
23472 - TERRA (MANAZANA 4) | PL - 1378 | Outinord IND 1" | Escalera Torre 1 Eje 17 al 19 entre D – G costado oriental piso 22 al piso 23 | 2025-12-05 | 2026-01-02 | 28 | 20.7 | 37 | 178.7 |  | 36.7 | 3 | 178.744
23472 - TERRA (MANAZANA 4) | PL - 1377 | Outinord IND con fibra y inclución de aire 1" | Placa de cubierta torre 1 recorrido foso de ascensores 1 y 2 eje 8 al 10 entre D -E y placa de cubierta de las escaleras costado oriental eje 17 al 19 entre D – G y costado occidental eje 1 al 2 entre D – G | 2025-12-05 | 2026-01-02 | 28 | 20.7 | 37.9 | 183.1 | PLACA | 37.967 | 3 | 183.092
23472 - TERRA (MANAZANA 4) | PL - 1377 | Outinord IND con fibra y inclución de aire 1" | Placa de cubierta torre 1 recorrido foso de ascensores 1 y 2 eje 8 al 10 entre D -E y placa de cubierta de las escaleras costado oriental eje 17 al 19 entre D – G y costado occidental eje 1 al 2 entre D – G | 2025-12-05 | 2026-01-02 | 28 | 20.7 | 38.2 | 184.5 | PLACA | 37.967 | 3 | 184.541
23472 - TERRA (MANAZANA 4) | PL - 1377 | Outinord IND con fibra y inclución de aire 1" | Placa de cubierta torre 1 recorrido foso de ascensores 1 y 2 eje 8 al 10 entre D -E y placa de cubierta de las escaleras costado oriental eje 17 al 19 entre D – G y costado occidental eje 1 al 2 entre D – G | 2025-12-05 | 2026-01-02 | 28 | 20.7 | 37.8 | 182.6 | PLACA | 37.967 | 3 | 182.609
23472 - TERRA (MANAZANA 4) | PL - 1375 | Outinord Ind 1" | Escalera torre 1 eje 17 al 19 entre D- G costado oriental piso 21 al piso 22 | 2025-12-02 | 2025-12-30 | 28 | 20.7 | 24.2 | 116.9 |  | 23.933 | 3 | 116.908
23472 - TERRA (MANAZANA 4) | PL - 1375 | Outinord Ind 1" | Escalera torre 1 eje 17 al 19 entre D- G costado oriental piso 21 al piso 22 | 2025-12-02 | 2025-12-30 | 28 | 20.7 | 24 | 115.9 |  | 23.933 | 3 | 115.942
23472 - TERRA (MANAZANA 4) | PL - 1375 | Outinord Ind 1" | Escalera torre 1 eje 17 al 19 entre D- G costado oriental piso 21 al piso 22 | 2025-12-02 | 2025-12-30 | 28 | 20.7 | 23.6 | 114 |  | 23.933 | 3 | 114.01
23472 - TERRA (MANAZANA 4) | PL - 1368 | Outinord IND con fibra y fibra de polipropileno | Placa cubierta torre 1 eje 7 al 12 entre F - J | 2025-11-25 | 2025-12-23 | 28 | 20.7 | 27.9 | 134.8 | PLACA | 27.267 | 3 | 134.783
23472 - TERRA (MANAZANA 4) | PL - 1368 | Outinord IND con fibra y fibra de polipropileno | Placa cubierta torre 1 eje 7 al 12 entre F - J | 2025-11-25 | 2025-12-23 | 28 | 20.7 | 27.2 | 131.4 | PLACA | 27.267 | 3 | 131.401
23472 - TERRA (MANAZANA 4) | PL - 1368 | Outinord IND con fibra y fibra de polipropileno | Placa cubierta torre 1 eje 7 al 12 entre F - J | 2025-11-25 | 2025-12-23 | 28 | 20.7 | 26.7 | 129 | PLACA | 27.267 | 3 | 128.986
23472 - TERRA (MANAZANA 4) | PL-1369 | Outinord IND 1" con fibra de polipropileno y inclusion de aire | Placa cubierta torre 1 eje 1 al 16 entre F - J | 2025-11-26 | 2025-12-24 | 28 | 20.7 | 28.8 | 139.1 | PLACA | 28 | 3 | 139.13
23472 - TERRA (MANAZANA 4) | PL-1369 | Outinord IND 1" con fibra de polipropileno y inclusion de aire | Placa cubierta torre 1 eje 1 al 16 entre F - J | 2025-11-26 | 2025-12-24 | 28 | 20.7 | 27.8 | 134.3 | PLACA | 28 | 3 | 134.3
23472 - TERRA (MANAZANA 4) | PL-1369 | Outinord IND 1" con fibra de polipropileno y inclusion de aire | Placa cubierta torre 1 eje 1 al 16 entre F - J | 2025-11-26 | 2025-12-24 | 28 | 20.7 | 27.4 | 132.4 | PLACA | 28 | 3 | 132.367
23472 - TERRA (MANAZANA 4) | PL - 1365 | Outinord IND con inclusión de aire y fibra de polipropileno | Placa Cubierta Torre 1 Eje 1 al 12 entre A - E | 2025-11-21 | 2025-12-19 | 28 | 20.7 | 28 | 135.3 | PLACA | 27.533 | 3 | 135.266
23472 - TERRA (MANAZANA 4) | PL - 1365 | Outinord IND con inclusión de aire y fibra de polipropileno | Placa Cubierta Torre 1 Eje 1 al 12 entre A - E | 2025-11-21 | 2025-12-19 | 28 | 20.7 | 27.6 | 133.3 | PLACA | 27.533 | 3 | 133.333
23472 - TERRA (MANAZANA 4) | PL - 1365 | Outinord IND con inclusión de aire y fibra de polipropileno | Placa Cubierta Torre 1 Eje 1 al 12 entre A - E | 2025-11-21 | 2025-12-19 | 28 | 20.7 | 27 | 130.4 | PLACA | 27.533 | 3 | 130.435
23472 - TERRA (MANAZANA 4) | PL-1362 | Outinord IND 1" con inclusión de aire y fibra de polipropileno | Placa cubierta torre 1 eje 12 al 19 entre F-J | 2025-11-18 | 2025-12-16 | 28 | 20.7 | 32.4 | 156.5 | PLACA | 32 | 3 | 156.522
23472 - TERRA (MANAZANA 4) | PL-1362 | Outinord IND 1" con inclusión de aire y fibra de polipropileno | Placa cubierta torre 1 eje 12 al 19 entre F-J | 2025-11-18 | 2025-12-16 | 28 | 20.7 | 32 | 154.6 | PLACA | 32 | 3 | 154.589
23472 - TERRA (MANAZANA 4) | PL-1362 | Outinord IND 1" con inclusión de aire y fibra de polipropileno | Placa cubierta torre 1 eje 12 al 19 entre F-J | 2025-11-18 | 2025-12-16 | 28 | 20.7 | 31.6 | 152.7 | PLACA | 32 | 3 | 152.657
23472 - TERRA (MANAZANA 4) | PL - 1359 | Outinord IND con inclución de aire y fibra 1" | Placa cubierta torre 1 eje 12 al 19 entre A – E | 2025-11-13 | 2025-12-11 | 28 | 20.7 | 28.3 | 136.7 | PLACA | 27.667 | 3 | 136.715
23472 - TERRA (MANAZANA 4) | PL - 1359 | Outinord IND con inclución de aire y fibra 1" | Placa cubierta torre 1 eje 12 al 19 entre A – E | 2025-11-13 | 2025-12-11 | 28 | 20.7 | 27.3 | 131.9 | PLACA | 27.667 | 3 | 131.884
23472 - TERRA (MANAZANA 4) | PL - 1359 | Outinord IND con inclución de aire y fibra 1" | Placa cubierta torre 1 eje 12 al 19 entre A – E | 2025-11-13 | 2025-12-11 | 28 | 20.7 | 27.4 | 132.4 | PLACA | 27.667 | 3 | 132.367
23472 - TERRA (MANAZANA 4) | PL - 1356 | Outinord IND 1" | Placa entrepiso torre 1 eje 1 al 5 entre F - J apt 2402 - 2403 y escalera eje 1 al 2 entre D - E costado occidental piso 21 al piso 22 | 2025-11-11 | 2025-12-09 | 28 | 20.7 | 29.3 | 141.5 | PLACA | 28.5 | 3 | 141.546
23472 - TERRA (MANAZANA 4) | PL - 1356 | Outinord IND 1" | Placa entrepiso torre 1 eje 1 al 5 entre F - J apt 2402 - 2403 y escalera eje 1 al 2 entre D - E costado occidental piso 21 al piso 22 | 2025-11-11 | 2025-12-09 | 28 | 20.7 | 28.2 | 136.2 | PLACA | 28.5 | 3 | 136.232
23472 - TERRA (MANAZANA 4) | PL - 1356 | Outinord IND 1" | Placa entrepiso torre 1 eje 1 al 5 entre F - J apt 2402 - 2403 y escalera eje 1 al 2 entre D - E costado occidental piso 21 al piso 22 | 2025-11-11 | 2025-12-09 | 28 | 20.7 | 28 | 135.3 | PLACA | 28.5 | 3 | 135.266
23472 - TERRA (MANAZANA 4) | PL - 1353 | Outinord IND 1" | Placa entre piso torre 1 eje 1 al 5 entre A - E apt 2404, 2405 | 2025-11-08 | 2025-12-06 | 28 | 20.7 | 36.9 | 178.3 | PLACA | 36.267 | 3 | 178.261
23472 - TERRA (MANAZANA 4) | PL - 1353 | Outinord IND 1" | Placa entre piso torre 1 eje 1 al 5 entre A - E apt 2404, 2405 | 2025-11-08 | 2025-12-06 | 28 | 20.7 | 35.7 | 172.5 | PLACA | 36.267 | 3 | 172.464
23472 - TERRA (MANAZANA 4) | PL - 1353 | Outinord IND 1" | Placa entre piso torre 1 eje 1 al 5 entre A - E apt 2404, 2405 | 2025-11-08 | 2025-12-06 | 28 | 20.7 | 36.2 | 174.9 | PLACA | 36.267 | 3 | 174.879
23472 - TERRA (MANAZANA 4) | PL - 1351 | Outinord IND 1" | Placa entrepiso torre 1 eje 6 al 13 entre F – J apto 2401, 2412 | 2025-11-06 | 2025-12-04 | 28 | 20.7 | 26.6 | 128.5 | PLACA | 28.567 | 3 | 128.502
23472 - TERRA (MANAZANA 4) | PL - 1351 | Outinord IND 1" | Placa entrepiso torre 1 eje 6 al 13 entre F – J apto 2401, 2412 | 2025-11-06 | 2025-12-04 | 28 | 20.7 | 25.7 | 124.2 | PLACA | 28.567 | 3 | 124.155
23472 - TERRA (MANAZANA 4) | PL - 1351 | Outinord IND 1" | Placa entrepiso torre 1 eje 6 al 13 entre F – J apto 2401, 2412 | 2025-11-06 | 2025-12-04 | 28 | 20.7 | 33.4 | 161.4 | PLACA | 28.567 | 3 | 161.353
23472 - TERRA (MANAZANA 4) | PL - 1349 | Outinord IND 1" | Placa entrepiso torre 1 eje 6 al 13 entre A – E apto 2406, 2407 | 2025-11-05 | 2025-12-03 | 28 | 20.7 | 31.1 | 150.2 | PLACA | 30.467 | 3 | 150.242
23472 - TERRA (MANAZANA 4) | PL - 1349 | Outinord IND 1" | Placa entrepiso torre 1 eje 6 al 13 entre A – E apto 2406, 2407 | 2025-11-05 | 2025-12-03 | 28 | 20.7 | 30 | 144.9 | PLACA | 30.467 | 3 | 144.928
23472 - TERRA (MANAZANA 4) | PL - 1349 | Outinord IND 1" | Placa entrepiso torre 1 eje 6 al 13 entre A – E apto 2406, 2407 | 2025-11-05 | 2025-12-03 | 28 | 20.7 | 30.3 | 146.4 | PLACA | 30.467 | 3 | 146.377
23472 - TERRA (MANAZANA 4) | PL - 1347 | Outinord IND 1" | Placa entre piso torre 1 eje 13 al 19 entre F - J apto 2410 , 2411 | 2025-11-04 | 2025-12-02 | 28 | 20.7 | 26.1 | 126.1 | PLACA | 25.7 | 3 | 126.087
23472 - TERRA (MANAZANA 4) | PL - 1347 | Outinord IND 1" | Placa entre piso torre 1 eje 13 al 19 entre F - J apto 2410 , 2411 | 2025-11-04 | 2025-12-02 | 28 | 20.7 | 25.7 | 124.2 | PLACA | 25.7 | 3 | 124.155
23472 - TERRA (MANAZANA 4) | PL - 1347 | Outinord IND 1" | Placa entre piso torre 1 eje 13 al 19 entre F - J apto 2410 , 2411 | 2025-11-04 | 2025-12-02 | 28 | 20.7 | 25.3 | 122.2 | PLACA | 25.7 | 3 | 122.222
23472 - TERRA (MANAZANA 4) | PL - 1345 | Outinord IND 1" | Placa entre piso torre 1 eje 13 al 19 entre A – E aptos 2408, 2409 | 2025-11-01 | 2025-11-29 | 28 | 20.7 | 28.9 | 139.6 | PLACA | 28.867 | 3 | 139.614
23472 - TERRA (MANAZANA 4) | PL - 1345 | Outinord IND 1" | Placa entre piso torre 1 eje 13 al 19 entre A – E aptos 2408, 2409 | 2025-11-01 | 2025-11-29 | 28 | 20.7 | 28.5 | 137.7 | PLACA | 28.867 | 3 | 137.681
23472 - TERRA (MANAZANA 4) | PL - 1345 | Outinord IND 1" | Placa entre piso torre 1 eje 13 al 19 entre A – E aptos 2408, 2409 | 2025-11-01 | 2025-11-29 | 28 | 20.7 | 29.2 | 141.1 | PLACA | 28.867 | 3 | 141.063
23472 - TERRA (MANAZANA 4) | PL - 1343 | Outinord IND 1" | Placa entre piso torre 1 eje 1 al 5 entre F – J aptos 2302, 2303 | 2025-10-31 | 2025-11-28 | 28 | 20.7 | 34.5 | 166.7 | PLACA | 34.167 | 3 | 166.667
23472 - TERRA (MANAZANA 4) | PL - 1343 | Outinord IND 1" | Placa entre piso torre 1 eje 1 al 5 entre F – J aptos 2302, 2303 | 2025-10-31 | 2025-11-28 | 28 | 20.7 | 33.7 | 162.8 | PLACA | 34.167 | 3 | 162.802
23472 - TERRA (MANAZANA 4) | PL - 1343 | Outinord IND 1" | Placa entre piso torre 1 eje 1 al 5 entre F – J aptos 2302, 2303 | 2025-10-31 | 2025-11-28 | 28 | 20.7 | 34.3 | 165.7 | PLACA | 34.167 | 3 | 165.7
23472 - TERRA (MANAZANA 4) | PL - 1339 | Outinord IND 1" | Placa entrepiso torre 1 eje 6 al 13 entre F - J apt 2301 - 2312 y placa contrapiso futuro comercio torre 3 | 2025-10-29 | 2025-11-26 | 28 | 20.7 | 31.1 | 150.2 | PLACA | 30.7 | 3 | 150.242
23472 - TERRA (MANAZANA 4) | PL - 1339 | Outinord IND 1" | Placa entrepiso torre 1 eje 6 al 13 entre F - J apt 2301 - 2312 y placa contrapiso futuro comercio torre 3 | 2025-10-29 | 2025-11-26 | 28 | 20.7 | 30.4 | 146.9 | PLACA | 30.7 | 3 | 146.86
23472 - TERRA (MANAZANA 4) | PL - 1339 | Outinord IND 1" | Placa entrepiso torre 1 eje 6 al 13 entre F - J apt 2301 - 2312 y placa contrapiso futuro comercio torre 3 | 2025-10-29 | 2025-11-26 | 28 | 20.7 | 30.6 | 147.8 | PLACA | 30.7 | 3 | 147.826
23472 - TERRA (MANAZANA 4) | PL - 1341 | Outinord IND 1" | Placa entrepiso torre 1 eje 1 al 6 entre A - E apt 2304 - 2305 | 2025-10-30 | 2025-11-27 | 28 | 20.7 | 29 | 140.1 | PLACA | 29.1 | 3 | 140.097
23472 - TERRA (MANAZANA 4) | PL - 1341 | Outinord IND 1" | Placa entrepiso torre 1 eje 1 al 6 entre A - E apt 2304 - 2305 | 2025-10-30 | 2025-11-27 | 28 | 20.7 | 29.5 | 142.5 | PLACA | 29.1 | 3 | 142.512
23472 - TERRA (MANAZANA 4) | PL - 1341 | Outinord IND 1" | Placa entrepiso torre 1 eje 1 al 6 entre A - E apt 2304 - 2305 | 2025-10-30 | 2025-11-27 | 28 | 20.7 | 28.8 | 139.1 | PLACA | 29.1 | 3 | 139.13
23472 - TERRA (MANAZANA 4) | PL - 1335 | Outinord IND 1" | Placa entrepiso torre 1 eje 6 al 13 entre A - E apt 2306 - 2307 | 2025-10-28 | 2025-11-25 | 28 | 20.7 | 28.9 | 139.6 | PLACA | 28.633 | 3 | 139.614
23472 - TERRA (MANAZANA 4) | PL - 1335 | Outinord IND 1" | Placa entrepiso torre 1 eje 6 al 13 entre A - E apt 2306 - 2307 | 2025-10-28 | 2025-11-25 | 28 | 20.7 | 28.3 | 136.7 | PLACA | 28.633 | 3 | 136.715
23472 - TERRA (MANAZANA 4) | PL - 1335 | Outinord IND 1" | Placa entrepiso torre 1 eje 6 al 13 entre A - E apt 2306 - 2307 | 2025-10-28 | 2025-11-25 | 28 | 20.7 | 28.7 | 138.6 | PLACA | 28.633 | 3 | 138.647
23472 - TERRA (MANAZANA 4) | PL - 1334 | Outinord IND con fibra de polipropileno | Alistado de piso cubierta eje 7 al 1 entre A - J | 2025-10-28 | 2025-11-25 | 28 | 20.7 | 28.3 | 136.7 |  | 28.333 | 3 | 136.715
23472 - TERRA (MANAZANA 4) | PL - 1334 | Outinord IND con fibra de polipropileno | Alistado de piso cubierta eje 7 al 1 entre A - J | 2025-10-28 | 2025-11-25 | 28 | 20.7 | 28.7 | 138.6 |  | 28.333 | 3 | 138.647
23472 - TERRA (MANAZANA 4) | PL - 1334 | Outinord IND con fibra de polipropileno | Alistado de piso cubierta eje 7 al 1 entre A - J | 2025-10-28 | 2025-11-25 | 28 | 20.7 | 28 | 135.3 |  | 28.333 | 3 | 135.266
23472 - TERRA (MANAZANA 4) | PL - 1332 | Outinord IND ayudante de bombeo | Alistado de cubierta torre 2 eje 7´al 13 entre A - J | 2025-10-27 | 2025-11-24 | 28 | 20.7 | 18.9 | 91.3 |  | 19.233 | 3 | 91.304
23472 - TERRA (MANAZANA 4) | PL - 1332 | Outinord IND ayudante de bombeo | Alistado de cubierta torre 2 eje 7´al 13 entre A - J | 2025-10-27 | 2025-11-24 | 28 | 20.7 | 19.5 | 94.2 |  | 19.233 | 3 | 94.203
23472 - TERRA (MANAZANA 4) | PL - 1332 | Outinord IND ayudante de bombeo | Alistado de cubierta torre 2 eje 7´al 13 entre A - J | 2025-10-27 | 2025-11-24 | 28 | 20.7 | 19.3 | 93.2 |  | 19.233 | 3 | 93.237
23472 - TERRA (MANAZANA 4) | PL - 1329 | Outinord IND 1" | Placa entrepiso torre 1 eje 13 al 19 entre A - E apt 2308 - 2309 | 2025-10-24 | 2025-11-21 | 28 | 20.7 | 30.4 | 146.9 | PLACA | 29.9 | 3 | 146.86
23472 - TERRA (MANAZANA 4) | PL - 1329 | Outinord IND 1" | Placa entrepiso torre 1 eje 13 al 19 entre A - E apt 2308 - 2309 | 2025-10-24 | 2025-11-21 | 28 | 20.7 | 30 | 144.9 | PLACA | 29.9 | 3 | 144.928
23472 - TERRA (MANAZANA 4) | PL - 1329 | Outinord IND 1" | Placa entrepiso torre 1 eje 13 al 19 entre A - E apt 2308 - 2309 | 2025-10-24 | 2025-11-21 | 28 | 20.7 | 29.3 | 141.5 | PLACA | 29.9 | 3 | 141.546
23472 - TERRA (MANAZANA 4) | PL - 1331 | Outinord IND 1" | Placa entre piso torre 1 eje 13 al 19 entre F - J apt 2310, 2311 y escalera eje 17 al 19 entre D - G costado oriental piso 20 al piso 21 | 2025-10-25 | 2025-11-22 | 28 | 20.7 | 24 | 115.9 | PLACA | 23.933 | 3 | 115.942
23472 - TERRA (MANAZANA 4) | PL - 1331 | Outinord IND 1" | Placa entre piso torre 1 eje 13 al 19 entre F - J apt 2310, 2311 y escalera eje 17 al 19 entre D - G costado oriental piso 20 al piso 21 | 2025-10-25 | 2025-11-22 | 28 | 20.7 | 23.7 | 114.5 | PLACA | 23.933 | 3 | 114.493
23472 - TERRA (MANAZANA 4) | PL - 1331 | Outinord IND 1" | Placa entre piso torre 1 eje 13 al 19 entre F - J apt 2310, 2311 y escalera eje 17 al 19 entre D - G costado oriental piso 20 al piso 21 | 2025-10-25 | 2025-11-22 | 28 | 20.7 | 24.1 | 116.4 | PLACA | 23.933 | 3 | 116.425
23472 - TERRA (MANAZANA 4) | PL - 1325 | Outinord IND 1" | Placa entre piso 1 eje 1 al 5 entre F - J apt 2202, 2203 y escalera eje 1 al 2 entre D - G costado occidental piso 20 al piso 21 | 2025-10-23 | 2025-11-20 | 28 | 20.7 | 27 | 130.4 | PLACA | 26.667 | 3 | 130.435
23472 - TERRA (MANAZANA 4) | PL - 1325 | Outinord IND 1" | Placa entre piso 1 eje 1 al 5 entre F - J apt 2202, 2203 y escalera eje 1 al 2 entre D - G costado occidental piso 20 al piso 21 | 2025-10-23 | 2025-11-20 | 28 | 20.7 | 26.8 | 129.5 | PLACA | 26.667 | 3 | 129.469
23472 - TERRA (MANAZANA 4) | PL - 1325 | Outinord IND 1" | Placa entre piso 1 eje 1 al 5 entre F - J apt 2202, 2203 y escalera eje 1 al 2 entre D - G costado occidental piso 20 al piso 21 | 2025-10-23 | 2025-11-20 | 28 | 20.7 | 26.2 | 126.6 | PLACA | 26.667 | 3 | 126.57
23472 - TERRA (MANAZANA 4) | PL- 1321 | Outinord IND 1" | Placa entrepiso torre 1 eje 1 al 5 entre A - E aptos 2204 - 2205 | 2025-10-21 | 2025-11-18 | 28 | 20.7 | 35.7 | 172.5 | PLACA | 36.467 | 3 | 172.464
23472 - TERRA (MANAZANA 4) | PL- 1321 | Outinord IND 1" | Placa entrepiso torre 1 eje 1 al 5 entre A - E aptos 2204 - 2205 | 2025-10-21 | 2025-11-18 | 28 | 20.7 | 36.7 | 177.3 | PLACA | 36.467 | 3 | 177.295
23472 - TERRA (MANAZANA 4) | PL- 1321 | Outinord IND 1" | Placa entrepiso torre 1 eje 1 al 5 entre A - E aptos 2204 - 2205 | 2025-10-21 | 2025-11-18 | 28 | 20.7 | 37 | 178.7 | PLACA | 36.467 | 3 | 178.744
23472 - TERRA (MANAZANA 4) | PL- 1320 | Outinord IND 1" | Placa entrepiso torre 1 eje 6 al 13 entre F - J aptos 2201 - 2212 | 2025-10-20 | 2025-11-17 | 28 | 20.7 | 28.5 | 137.7 | PLACA | 28 | 3 | 137.681
23472 - TERRA (MANAZANA 4) | PL- 1320 | Outinord IND 1" | Placa entrepiso torre 1 eje 6 al 13 entre F - J aptos 2201 - 2212 | 2025-10-20 | 2025-11-17 | 28 | 20.7 | 27.7 | 133.8 | PLACA | 28 | 3 | 133.816
23472 - TERRA (MANAZANA 4) | PL- 1320 | Outinord IND 1" | Placa entrepiso torre 1 eje 6 al 13 entre F - J aptos 2201 - 2212 | 2025-10-20 | 2025-11-17 | 28 | 20.7 | 27.8 | 134.3 | PLACA | 28 | 3 | 134.3
23472 - TERRA (MANAZANA 4) | PL-1318 | Outinord IND 1" | Placa entrepiso torre 1 eje 6 al 13 entre A - E apto 2206, 2207 | 2025-10-18 | 2025-11-15 | 28 | 20.7 | 26.8 | 129.5 | PLACA | 26.467 | 3 | 129.469
23472 - TERRA (MANAZANA 4) | PL-1318 | Outinord IND 1" | Placa entrepiso torre 1 eje 6 al 13 entre A - E apto 2206, 2207 | 2025-10-18 | 2025-11-15 | 28 | 20.7 | 26.6 | 128.5 | PLACA | 26.467 | 3 | 128.502
23472 - TERRA (MANAZANA 4) | PL-1318 | Outinord IND 1" | Placa entrepiso torre 1 eje 6 al 13 entre A - E apto 2206, 2207 | 2025-10-18 | 2025-11-15 | 28 | 20.7 | 26 | 125.6 | PLACA | 26.467 | 3 | 125.604
23472 - TERRA (MANAZANA 4) | PL-1317 | IND Fibra inclusion de aire | Alistado de cubierta torre 2 eje 13 al 23 entre A - J | 2025-10-18 | 2025-11-15 | 28 | 20.7 | 27.8 | 134.3 |  | 27.967 | 3 | 134.3
23472 - TERRA (MANAZANA 4) | PL-1317 | IND Fibra inclusion de aire | Alistado de cubierta torre 2 eje 13 al 23 entre A - J | 2025-10-18 | 2025-11-15 | 28 | 20.7 | 28.6 | 138.2 |  | 27.967 | 3 | 138.164
23472 - TERRA (MANAZANA 4) | PL-1317 | IND Fibra inclusion de aire | Alistado de cubierta torre 2 eje 13 al 23 entre A - J | 2025-10-18 | 2025-11-15 | 28 | 20.7 | 27.5 | 132.9 |  | 27.967 | 3 | 132.85
23472 - TERRA (MANAZANA 4) | PL-1313 | Outinord IND 1" | Placa entrepiso torre 1 eje 13 al 19 entre A - E apto 2208, 2209 | 2025-10-15 | 2025-11-12 | 28 | 20.7 | 29.2 | 141.1 | PLACA | 28.633 | 3 | 141.063
23472 - TERRA (MANAZANA 4) | PL-1313 | Outinord IND 1" | Placa entrepiso torre 1 eje 13 al 19 entre A - E apto 2208, 2209 | 2025-10-15 | 2025-11-12 | 28 | 20.7 | 28.7 | 138.6 | PLACA | 28.633 | 3 | 138.647
23472 - TERRA (MANAZANA 4) | PL-1313 | Outinord IND 1" | Placa entrepiso torre 1 eje 13 al 19 entre A - E apto 2208, 2209 | 2025-10-15 | 2025-11-12 | 28 | 20.7 | 28 | 135.3 | PLACA | 28.633 | 3 | 135.266
23472 - TERRA (MANAZANA 4) | PL - 1315 | Outinord IND 1" | Placa entrepiso torre 1 eje 13 al 19 entre F - J apt 2210, 2211 y escalera eje 17 al 19 entre D - G costado oriental piso 19 al piso 20 | 2025-10-16 | 2025-11-13 | 28 | 20.7 | 29.9 | 144.4 | PLACA | 30.6 | 3 | 144.444
23472 - TERRA (MANAZANA 4) | PL - 1315 | Outinord IND 1" | Placa entrepiso torre 1 eje 13 al 19 entre F - J apt 2210, 2211 y escalera eje 17 al 19 entre D - G costado oriental piso 19 al piso 20 | 2025-10-16 | 2025-11-13 | 28 | 20.7 | 30.5 | 147.3 | PLACA | 30.6 | 3 | 147.343
23472 - TERRA (MANAZANA 4) | PL - 1315 | Outinord IND 1" | Placa entrepiso torre 1 eje 13 al 19 entre F - J apt 2210, 2211 y escalera eje 17 al 19 entre D - G costado oriental piso 19 al piso 20 | 2025-10-16 | 2025-11-13 | 28 | 20.7 | 31.4 | 151.7 | PLACA | 30.6 | 3 | 151.691
23472 - TERRA (MANAZANA 4) | PL - 1310 | Outinord IND 1" | Placa entrepiso torre 1 eje 1 al 5 entre F - J apt 2102, 2103 y escalera eje 1 al 2 entre D - G costado occidental piso 19 al piso 20 | 2025-10-14 | 2025-11-11 | 28 | 20.7 | 26.4 | 127.5 | PLACA | 26.467 | 3 | 127.536
23472 - TERRA (MANAZANA 4) | PL - 1310 | Outinord IND 1" | Placa entrepiso torre 1 eje 1 al 5 entre F - J apt 2102, 2103 y escalera eje 1 al 2 entre D - G costado occidental piso 19 al piso 20 | 2025-10-14 | 2025-11-11 | 28 | 20.7 | 27 | 130.4 | PLACA | 26.467 | 3 | 130.435
23472 - TERRA (MANAZANA 4) | PL - 1310 | Outinord IND 1" | Placa entrepiso torre 1 eje 1 al 5 entre F - J apt 2102, 2103 y escalera eje 1 al 2 entre D - G costado occidental piso 19 al piso 20 | 2025-10-14 | 2025-11-11 | 28 | 20.7 | 26 | 125.6 | PLACA | 26.467 | 3 | 125.604
23472 - TERRA (MANAZANA 4) | PL - 1308 | Outinord IND 1" | Placa entrepiso torre 1 eje 1 al 5 entre A - E apt 2104 - 2105 | 2025-10-10 | 2025-11-07 | 28 | 20.7 | 25.2 | 121.7 | PLACA | 25 | 3 | 121.739
23472 - TERRA (MANAZANA 4) | PL - 1308 | Outinord IND 1" | Placa entrepiso torre 1 eje 1 al 5 entre A - E apt 2104 - 2105 | 2025-10-10 | 2025-11-07 | 28 | 20.7 | 24.8 | 119.8 | PLACA | 25 | 3 | 119.807
23472 - TERRA (MANAZANA 4) | PL - 1308 | Outinord IND 1" | Placa entrepiso torre 1 eje 1 al 5 entre A - E apt 2104 - 2105 | 2025-10-10 | 2025-11-07 | 28 | 20.7 | 25 | 120.8 | PLACA | 25 | 3 | 120.773
23472 - TERRA (MANAZANA 4) | PL - 1306 | Outinord Ind. 1" | Placa Entrepiso Torre 1 Eje 6 al 13 entre F - J Apt 2101 , 2112 | 2025-10-09 | 2025-11-06 | 28 | 20.7 | 31.3 | 151.2 | PLACA | 30.833 | 3 | 151.208
23472 - TERRA (MANAZANA 4) | PL - 1306 | Outinord Ind. 1" | Placa Entrepiso Torre 1 Eje 6 al 13 entre F - J Apt 2101 , 2112 | 2025-10-09 | 2025-11-06 | 28 | 20.7 | 31.1 | 150.2 | PLACA | 30.833 | 3 | 150.242
23472 - TERRA (MANAZANA 4) | PL - 1306 | Outinord Ind. 1" | Placa Entrepiso Torre 1 Eje 6 al 13 entre F - J Apt 2101 , 2112 | 2025-10-09 | 2025-11-06 | 28 | 20.7 | 30.1 | 145.4 | PLACA | 30.833 | 3 | 145.411
23472 - TERRA (MANAZANA 4) | PL - 1304 | Outinord Ind. 1" | Placa entrepiso Torre 1 eje6 al 13 entre A - E Apt 2106 , 2107 | 2025-10-08 | 2025-11-05 | 28 | 20.7 | 30.9 | 149.3 | PLACA | 30.6 | 3 | 149.275
23472 - TERRA (MANAZANA 4) | PL - 1304 | Outinord Ind. 1" | Placa entrepiso Torre 1 eje6 al 13 entre A - E Apt 2106 , 2107 | 2025-10-08 | 2025-11-05 | 28 | 20.7 | 30.6 | 147.8 | PLACA | 30.6 | 3 | 147.826
23472 - TERRA (MANAZANA 4) | PL - 1304 | Outinord Ind. 1" | Placa entrepiso Torre 1 eje6 al 13 entre A - E Apt 2106 , 2107 | 2025-10-08 | 2025-11-05 | 28 | 20.7 | 30.3 | 146.4 | PLACA | 30.6 | 3 | 146.377
23472 - TERRA (MANAZANA 4) | PL - 1302 | Outinord IND 1" | Placa entrepiso torre 1 eje 13 al 19 entre F - J apt 2110, 2111 y escalera eje 17 al 19 entre D - G costado oriental piso 18 al piso 19 | 2025-10-07 | 2025-11-04 | 28 | 20.7 | 34.3 | 165.7 | PLACA | 34.267 | 3 | 165.7
23472 - TERRA (MANAZANA 4) | PL - 1302 | Outinord IND 1" | Placa entrepiso torre 1 eje 13 al 19 entre F - J apt 2110, 2111 y escalera eje 17 al 19 entre D - G costado oriental piso 18 al piso 19 | 2025-10-07 | 2025-11-04 | 28 | 20.7 | 34.4 | 166.2 | PLACA | 34.267 | 3 | 166.184
23472 - TERRA (MANAZANA 4) | PL - 1302 | Outinord IND 1" | Placa entrepiso torre 1 eje 13 al 19 entre F - J apt 2110, 2111 y escalera eje 17 al 19 entre D - G costado oriental piso 18 al piso 19 | 2025-10-07 | 2025-11-04 | 28 | 20.7 | 34.1 | 164.7 | PLACA | 34.267 | 3 | 164.734
23472 - TERRA (MANAZANA 4) | PL - 1299 | Outinord IND 1" | Placa entrepiso eje 13 al 19 entre A - E apt 2108, 2109 | 2025-10-06 | 2025-11-03 | 28 | 20.7 | 26.6 | 128.5 | PLACA | 26.067 | 3 | 128.502
23472 - TERRA (MANAZANA 4) | PL - 1299 | Outinord IND 1" | Placa entrepiso eje 13 al 19 entre A - E apt 2108, 2109 | 2025-10-06 | 2025-11-03 | 28 | 20.7 | 26.1 | 126.1 | PLACA | 26.067 | 3 | 126.087
23472 - TERRA (MANAZANA 4) | PL - 1299 | Outinord IND 1" | Placa entrepiso eje 13 al 19 entre A - E apt 2108, 2109 | 2025-10-06 | 2025-11-03 | 28 | 20.7 | 25.5 | 123.2 | PLACA | 26.067 | 3 | 123.188
23472 - TERRA (MANAZANA 4) | PL - 1297 | Outinord IND 1" | Placa entrepiso Torre 1 eje 1 al 5 entre F - J Apt 2002, 2003 y escalera eje 1 al 2 entre D - G Costado occidental Piso 18 al piso 19 | 2025-10-04 | 2025-11-01 | 28 | 20.7 | 30.6 | 147.8 | PLACA | 29.9 | 3 | 147.826
23472 - TERRA (MANAZANA 4) | PL - 1297 | Outinord IND 1" | Placa entrepiso Torre 1 eje 1 al 5 entre F - J Apt 2002, 2003 y escalera eje 1 al 2 entre D - G Costado occidental Piso 18 al piso 19 | 2025-10-04 | 2025-11-01 | 28 | 20.7 | 29.8 | 144 | PLACA | 29.9 | 3 | 143.961
23472 - TERRA (MANAZANA 4) | PL - 1297 | Outinord IND 1" | Placa entrepiso Torre 1 eje 1 al 5 entre F - J Apt 2002, 2003 y escalera eje 1 al 2 entre D - G Costado occidental Piso 18 al piso 19 | 2025-10-04 | 2025-11-01 | 28 | 20.7 | 29.3 | 141.5 | PLACA | 29.9 | 3 | 141.546
23472 - TERRA (MANAZANA 4) | PL - 1295 | Outinord IND 1" | Placa Entrepiso Torre 1 Eje 1 al 5 entre A - E Apt 2004, 2005 | 2025-10-03 | 2025-10-31 | 28 | 20.7 | 30.1 | 145.4 | PLACA | 29.533 | 3 | 145.411
23472 - TERRA (MANAZANA 4) | PL - 1295 | Outinord IND 1" | Placa Entrepiso Torre 1 Eje 1 al 5 entre A - E Apt 2004, 2005 | 2025-10-03 | 2025-10-31 | 28 | 20.7 | 29.7 | 143.5 | PLACA | 29.533 | 3 | 143.478
23472 - TERRA (MANAZANA 4) | PL - 1295 | Outinord IND 1" | Placa Entrepiso Torre 1 Eje 1 al 5 entre A - E Apt 2004, 2005 | 2025-10-03 | 2025-10-31 | 28 | 20.7 | 28.8 | 139.1 | PLACA | 29.533 | 3 | 139.13
23472 - TERRA (MANAZANA 4) | PL - 1293 | Outinord IND 1" | Placa entrepiso torre 1 eje 6 al 13 entre F - J apt 2001 - 2002 | 2025-10-02 | 2025-10-30 | 28 | 20.7 | 27.5 | 132.9 | PLACA | 28.1 | 3 | 132.85
23472 - TERRA (MANAZANA 4) | PL - 1293 | Outinord IND 1" | Placa entrepiso torre 1 eje 6 al 13 entre F - J apt 2001 - 2002 | 2025-10-02 | 2025-10-30 | 28 | 20.7 | 28.3 | 136.7 | PLACA | 28.1 | 3 | 136.715
23472 - TERRA (MANAZANA 4) | PL - 1293 | Outinord IND 1" | Placa entrepiso torre 1 eje 6 al 13 entre F - J apt 2001 - 2002 | 2025-10-02 | 2025-10-30 | 28 | 20.7 | 28.5 | 137.7 | PLACA | 28.1 | 3 | 137.681
23472 - TERRA (MANAZANA 4) | PL - 1291 | Outinord IND 1" | Placa entrepiso eje 6 al 13 entre A - E apt 2006 - 2007 torre 1 | 2025-10-01 | 2025-10-29 | 28 | 20.7 | 29.4 | 142 | PLACA | 29.367 | 3 | 142.029
23472 - TERRA (MANAZANA 4) | PL - 1291 | Outinord IND 1" | Placa entrepiso eje 6 al 13 entre A - E apt 2006 - 2007 torre 1 | 2025-10-01 | 2025-10-29 | 28 | 20.7 | 28.8 | 139.1 | PLACA | 29.367 | 3 | 139.13
23472 - TERRA (MANAZANA 4) | PL - 1291 | Outinord IND 1" | Placa entrepiso eje 6 al 13 entre A - E apt 2006 - 2007 torre 1 | 2025-10-01 | 2025-10-29 | 28 | 20.7 | 29.9 | 144.4 | PLACA | 29.367 | 3 | 144.444
23472 - TERRA (MANAZANA 4) | PL - 1285 | Outinord IND 1" | Placa Entrepiso eje 1 al 5 entre F - J Apt 1902, 1903 y escalera eje 1 al 2 entre D - G costado occidental piso 17 al piso 18 | 2025-09-27 | 2025-10-25 | 28 | 20.7 | 31 | 149.8 | PLACA | 30.467 | 3 | 149.758
23472 - TERRA (MANAZANA 4) | PL - 1285 | Outinord IND 1" | Placa Entrepiso eje 1 al 5 entre F - J Apt 1902, 1903 y escalera eje 1 al 2 entre D - G costado occidental piso 17 al piso 18 | 2025-09-27 | 2025-10-25 | 28 | 20.7 | 30 | 144.9 | PLACA | 30.467 | 3 | 144.928
23472 - TERRA (MANAZANA 4) | PL - 1285 | Outinord IND 1" | Placa Entrepiso eje 1 al 5 entre F - J Apt 1902, 1903 y escalera eje 1 al 2 entre D - G costado occidental piso 17 al piso 18 | 2025-09-27 | 2025-10-25 | 28 | 20.7 | 30.4 | 146.9 | PLACA | 30.467 | 3 | 146.86
23472 - TERRA (MANAZANA 4) | PL - 1283 | Outinord IND 1" | Placa Entrepiso Torre 1 Eje 1 al 5 entreA - E Apt 1904 , 1905 | 2025-09-26 | 2025-10-24 | 28 | 20.7 | 30.7 | 148.3 | PLACA | 30.567 | 3 | 148.309
23472 - TERRA (MANAZANA 4) | PL - 1283 | Outinord IND 1" | Placa Entrepiso Torre 1 Eje 1 al 5 entreA - E Apt 1904 , 1905 | 2025-09-26 | 2025-10-24 | 28 | 20.7 | 30.6 | 147.8 | PLACA | 30.567 | 3 | 147.826
23472 - TERRA (MANAZANA 4) | PL - 1283 | Outinord IND 1" | Placa Entrepiso Torre 1 Eje 1 al 5 entreA - E Apt 1904 , 1905 | 2025-09-26 | 2025-10-24 | 28 | 20.7 | 30.4 | 146.9 | PLACA | 30.567 | 3 | 146.86
23472 - TERRA (MANAZANA 4) | PL - 1289 | Outinord IND 1/2" | Placa entrepiso torre 1 eje 13 al 19 entre F - J apt 2010 - 2011 y escalera eje 17 al 19 entre D - E costado oriental piso 17 al 18 | 2025-09-30 | 2025-10-28 | 28 | 20.7 | 24 | 115.9 | PLACA | 24.133 | 3 | 115.942
23472 - TERRA (MANAZANA 4) | PL - 1289 | Outinord IND 1/2" | Placa entrepiso torre 1 eje 13 al 19 entre F - J apt 2010 - 2011 y escalera eje 17 al 19 entre D - E costado oriental piso 17 al 18 | 2025-09-30 | 2025-10-28 | 28 | 20.7 | 24.3 | 117.4 | PLACA | 24.133 | 3 | 117.391
23472 - TERRA (MANAZANA 4) | PL - 1289 | Outinord IND 1/2" | Placa entrepiso torre 1 eje 13 al 19 entre F - J apt 2010 - 2011 y escalera eje 17 al 19 entre D - E costado oriental piso 17 al 18 | 2025-09-30 | 2025-10-28 | 28 | 20.7 | 24.1 | 116.4 | PLACA | 24.133 | 3 | 116.425
23472 - TERRA (MANAZANA 4) | PL - 1287 | Outinord IND 1" | Placa entrepiso torre 1 eje 13 al 19 entre 2A - E apt 2008 - 2009 | 2025-09-29 | 2025-10-27 | 28 | 20.7 | 31 | 149.8 | PLACA | 30.7 | 3 | 149.758
23472 - TERRA (MANAZANA 4) | PL - 1287 | Outinord IND 1" | Placa entrepiso torre 1 eje 13 al 19 entre 2A - E apt 2008 - 2009 | 2025-09-29 | 2025-10-27 | 28 | 20.7 | 30.8 | 148.8 | PLACA | 30.7 | 3 | 148.792
23472 - TERRA (MANAZANA 4) | PL - 1287 | Outinord IND 1" | Placa entrepiso torre 1 eje 13 al 19 entre 2A - E apt 2008 - 2009 | 2025-09-29 | 2025-10-27 | 28 | 20.7 | 30.3 | 146.4 | PLACA | 30.7 | 3 | 146.377
23472 - TERRA (MANAZANA 4) | PL - 1281 | Outinord IND 1" | Placa entre piso torre 1 eje 6 al 13 entre F - G apt 1901 , 1912 y placa de fosos de ascensores | 2025-09-25 | 2025-10-23 | 28 | 20.7 | 33.7 | 162.8 | PLACA | 33.033 | 3 | 162.802
23472 - TERRA (MANAZANA 4) | PL - 1281 | Outinord IND 1" | Placa entre piso torre 1 eje 6 al 13 entre F - G apt 1901 , 1912 y placa de fosos de ascensores | 2025-09-25 | 2025-10-23 | 28 | 20.7 | 32.5 | 157 | PLACA | 33.033 | 3 | 157.005
23472 - TERRA (MANAZANA 4) | PL - 1281 | Outinord IND 1" | Placa entre piso torre 1 eje 6 al 13 entre F - G apt 1901 , 1912 y placa de fosos de ascensores | 2025-09-25 | 2025-10-23 | 28 | 20.7 | 32.9 | 158.9 | PLACA | 33.033 | 3 | 158.937
23472 - TERRA (MANAZANA 4) | PL - 1279 | Outinord IND 1" | Placa entre piso torre 1 eje 6 al 13 entre A - E apt 1906 , 1907 | 2025-09-24 | 2025-10-22 | 28 | 20.7 | 34 | 164.3 | PLACA | 33.2 | 3 | 164.251
23472 - TERRA (MANAZANA 4) | PL - 1279 | Outinord IND 1" | Placa entre piso torre 1 eje 6 al 13 entre A - E apt 1906 , 1907 | 2025-09-24 | 2025-10-22 | 28 | 20.7 | 33.1 | 159.9 | PLACA | 33.2 | 3 | 159.903
23472 - TERRA (MANAZANA 4) | PL - 1279 | Outinord IND 1" | Placa entre piso torre 1 eje 6 al 13 entre A - E apt 1906 , 1907 | 2025-09-24 | 2025-10-22 | 28 | 20.7 | 32.5 | 157 | PLACA | 33.2 | 3 | 157.005
23472 - TERRA (MANAZANA 4) | PL - 1277 | Outinord IND 1" | Placa entre piso torre 1 eje 13 al 19 entre F - J apt 1910 , 1911 y escalera eje 1 al 2 entre D - G costado occidental piso 16 al piso 17 | 2025-09-23 | 2025-10-21 | 28 | 20.7 | 27.5 | 132.9 | PLACA | 26.933 | 3 | 132.85
23472 - TERRA (MANAZANA 4) | PL - 1277 | Outinord IND 1" | Placa entre piso torre 1 eje 13 al 19 entre F - J apt 1910 , 1911 y escalera eje 1 al 2 entre D - G costado occidental piso 16 al piso 17 | 2025-09-23 | 2025-10-21 | 28 | 20.7 | 27 | 130.4 | PLACA | 26.933 | 3 | 130.435
23472 - TERRA (MANAZANA 4) | PL - 1277 | Outinord IND 1" | Placa entre piso torre 1 eje 13 al 19 entre F - J apt 1910 , 1911 y escalera eje 1 al 2 entre D - G costado occidental piso 16 al piso 17 | 2025-09-23 | 2025-10-21 | 28 | 20.7 | 26.3 | 127.1 | PLACA | 26.933 | 3 | 127.053
23472 - TERRA (MANAZANA 4) | PL - 1275 | Outinord IND 1" | Placa entrepiso torre 1 eje 13 al 19 entre A - E apt. 1908, 1909 | 2025-09-22 | 2025-10-20 | 28 | 20.7 | 27.8 | 134.3 | PLACA | 28.133 | 3 | 134.3
23472 - TERRA (MANAZANA 4) | PL - 1275 | Outinord IND 1" | Placa entrepiso torre 1 eje 13 al 19 entre A - E apt. 1908, 1909 | 2025-09-22 | 2025-10-20 | 28 | 20.7 | 28 | 135.3 | PLACA | 28.133 | 3 | 135.266
23472 - TERRA (MANAZANA 4) | PL - 1275 | Outinord IND 1" | Placa entrepiso torre 1 eje 13 al 19 entre A - E apt. 1908, 1909 | 2025-09-22 | 2025-10-20 | 28 | 20.7 | 28.6 | 138.2 | PLACA | 28.133 | 3 | 138.164
23472 - TERRA (MANAZANA 4) | PL - 1272 | Outinord IND 1" | Placa entrepiso torre 1 eje 1 al 7 entre F - J Apt 1802 , 1803 y escalera eje 1 al 2 entre D - G Costado occidental piso 15 al piso 16 | 2025-09-20 | 2025-10-18 | 28 | 20.7 | 33.6 | 162.3 | PLACA | 32.667 | 3 | 162.319
23472 - TERRA (MANAZANA 4) | PL - 1272 | Outinord IND 1" | Placa entrepiso torre 1 eje 1 al 7 entre F - J Apt 1802 , 1803 y escalera eje 1 al 2 entre D - G Costado occidental piso 15 al piso 16 | 2025-09-20 | 2025-10-18 | 28 | 20.7 | 32.5 | 157 | PLACA | 32.667 | 3 | 157.005
23472 - TERRA (MANAZANA 4) | PL - 1272 | Outinord IND 1" | Placa entrepiso torre 1 eje 1 al 7 entre F - J Apt 1802 , 1803 y escalera eje 1 al 2 entre D - G Costado occidental piso 15 al piso 16 | 2025-09-20 | 2025-10-18 | 28 | 20.7 | 31.9 | 154.1 | PLACA | 32.667 | 3 | 154.106
23472 - TERRA (MANAZANA 4) | PL-1267 | Outinord Ind. 1" | Escalera torre 1 eje 17 al entre D-G costado oriental piso 16 a 17 | 2025-09-15 | 2025-10-13 | 28 | 20.7 | 28.9 | 139.6 |  | 28.633 | 3 | 139.614
23472 - TERRA (MANAZANA 4) | PL-1267 | Outinord Ind. 1" | Escalera torre 1 eje 17 al entre D-G costado oriental piso 16 a 17 | 2025-09-15 | 2025-10-13 | 28 | 20.7 | 28.3 | 136.7 |  | 28.633 | 3 | 136.715
23472 - TERRA (MANAZANA 4) | PL-1267 | Outinord Ind. 1" | Escalera torre 1 eje 17 al entre D-G costado oriental piso 16 a 17 | 2025-09-15 | 2025-10-13 | 28 | 20.7 | 28.7 | 138.6 |  | 28.633 | 3 | 138.647
23472 - TERRA (MANAZANA 4) | PL 1265 | Outinord Ind 1" | Placa Entrepiso Torre 1 eje 1 al 5 entre A - E Apt 1804, 1805 | 2025-09-11 | 2025-10-09 | 28 | 20.7 | 28.3 | 136.7 | PLACA | 28.5 | 3 | 136.715
23472 - TERRA (MANAZANA 4) | PL 1265 | Outinord Ind 1" | Placa Entrepiso Torre 1 eje 1 al 5 entre A - E Apt 1804, 1805 | 2025-09-11 | 2025-10-09 | 28 | 20.7 | 29.1 | 140.6 | PLACA | 28.5 | 3 | 140.58
23472 - TERRA (MANAZANA 4) | PL 1265 | Outinord Ind 1" | Placa Entrepiso Torre 1 eje 1 al 5 entre A - E Apt 1804, 1805 | 2025-09-11 | 2025-10-09 | 28 | 20.7 | 28.1 | 135.7 | PLACA | 28.5 | 3 | 135.749
23472 - TERRA (MANAZANA 4) | PL 1264 | Outinord Ind 1" | Placa entrepiso torre 1 eje 6 al 13 entre F - J Apt 1801 , 1812 | 2025-09-10 | 2025-10-08 | 28 | 20.7 | 29.8 | 144 | PLACA | 29.633 | 3 | 143.961
23472 - TERRA (MANAZANA 4) | PL 1264 | Outinord Ind 1" | Placa entrepiso torre 1 eje 6 al 13 entre F - J Apt 1801 , 1812 | 2025-09-10 | 2025-10-08 | 28 | 20.7 | 30.2 | 145.9 | PLACA | 29.633 | 3 | 145.894
23472 - TERRA (MANAZANA 4) | PL 1264 | Outinord Ind 1" | Placa entrepiso torre 1 eje 6 al 13 entre F - J Apt 1801 , 1812 | 2025-09-10 | 2025-10-08 | 28 | 20.7 | 28.9 | 139.6 | PLACA | 29.633 | 3 | 139.614
23472 - TERRA (MANAZANA 4) | PL - 1263 | Outinord IND 1" | Placa entrepiso torre 1 eje 6 al 13 entre A - E apt 1806, 1807 y escalera eje 17 al 19 entre D - E costado oriental piso 15 al piso 16 | 2025-09-09 | 2025-10-07 | 28 | 20.7 | 29 | 140.1 | PLACA | 29.567 | 3 | 140.097
23472 - TERRA (MANAZANA 4) | PL - 1263 | Outinord IND 1" | Placa entrepiso torre 1 eje 6 al 13 entre A - E apt 1806, 1807 y escalera eje 17 al 19 entre D - E costado oriental piso 15 al piso 16 | 2025-09-09 | 2025-10-07 | 28 | 20.7 | 30 | 144.9 | PLACA | 29.567 | 3 | 144.928
23472 - TERRA (MANAZANA 4) | PL - 1263 | Outinord IND 1" | Placa entrepiso torre 1 eje 6 al 13 entre A - E apt 1806, 1807 y escalera eje 17 al 19 entre D - E costado oriental piso 15 al piso 16 | 2025-09-09 | 2025-10-07 | 28 | 20.7 | 29.7 | 143.5 | PLACA | 29.567 | 3 | 143.478
23472 - TERRA (MANAZANA 4) | PL - 1261 | Outinord IND 1" | Placa entrepiso torre 1 eje 13 al 19 entre F - J apt 1810, 1811 | 2025-09-08 | 2025-10-06 | 28 | 20.7 | 30.8 | 148.8 | PLACA | 30.9 | 3 | 148.792
23472 - TERRA (MANAZANA 4) | PL - 1261 | Outinord IND 1" | Placa entrepiso torre 1 eje 13 al 19 entre F - J apt 1810, 1811 | 2025-09-08 | 2025-10-06 | 28 | 20.7 | 31.6 | 152.7 | PLACA | 30.9 | 3 | 152.657
23472 - TERRA (MANAZANA 4) | PL - 1261 | Outinord IND 1" | Placa entrepiso torre 1 eje 13 al 19 entre F - J apt 1810, 1811 | 2025-09-08 | 2025-10-06 | 28 | 20.7 | 30.3 | 146.4 | PLACA | 30.9 | 3 | 146.377
23472 - TERRA (MANAZANA 4) | PL-1258 | Outinord IND 1" | Placa entrepiso torre 1 eje 13 al 19 entre A-E Apt. 1808, 1809 y escalera eje 17 al 19 entre D-E costado Oriental piso 14 al piso 15 | 2025-09-06 | 2025-10-04 | 28 | 20.7 | 26.9 | 130 | PLACA | 26.867 | 3 | 129.952
23472 - TERRA (MANAZANA 4) | PL-1258 | Outinord IND 1" | Placa entrepiso torre 1 eje 13 al 19 entre A-E Apt. 1808, 1809 y escalera eje 17 al 19 entre D-E costado Oriental piso 14 al piso 15 | 2025-09-06 | 2025-10-04 | 28 | 20.7 | 27.3 | 131.9 | PLACA | 26.867 | 3 | 131.884
23472 - TERRA (MANAZANA 4) | PL-1258 | Outinord IND 1" | Placa entrepiso torre 1 eje 13 al 19 entre A-E Apt. 1808, 1809 y escalera eje 17 al 19 entre D-E costado Oriental piso 14 al piso 15 | 2025-09-06 | 2025-10-04 | 28 | 20.7 | 26.4 | 127.5 | PLACA | 26.867 | 3 | 127.536
23472 - TERRA (MANAZANA 4) | PL-1256 | Outinord IND 1" | Placa entrepiso torre 1 eje 1 al 5 entre F-J apt 1702-1703 | 2025-09-05 | 2025-10-03 | 28 | 20.7 | 36.1 | 174.4 | PLACA | 35.8 | 3 | 174.396
23472 - TERRA (MANAZANA 4) | PL-1256 | Outinord IND 1" | Placa entrepiso torre 1 eje 1 al 5 entre F-J apt 1702-1703 | 2025-09-05 | 2025-10-03 | 28 | 20.7 | 35.5 | 171.5 | PLACA | 35.8 | 3 | 171.498
23472 - TERRA (MANAZANA 4) | PL-1256 | Outinord IND 1" | Placa entrepiso torre 1 eje 1 al 5 entre F-J apt 1702-1703 | 2025-09-05 | 2025-10-03 | 28 | 20.7 | 35.8 | 172.9 | PLACA | 35.8 | 3 | 172.947
23472 - TERRA (MANAZANA 4) | PL - 1249 | Outinord IND 1" | Placa entre piso torre 1 eje 7 al 13 entre A - E apt 1706 , 1707 | 2025-09-02 | 2025-09-30 | 28 | 20.7 | 29.4 | 142 | PLACA | 29.233 | 3 | 142.029
23472 - TERRA (MANAZANA 4) | PL - 1249 | Outinord IND 1" | Placa entre piso torre 1 eje 7 al 13 entre A - E apt 1706 , 1707 | 2025-09-02 | 2025-09-30 | 28 | 20.7 | 29.2 | 141.1 | PLACA | 29.233 | 3 | 141.063
23472 - TERRA (MANAZANA 4) | PL - 1249 | Outinord IND 1" | Placa entre piso torre 1 eje 7 al 13 entre A - E apt 1706 , 1707 | 2025-09-02 | 2025-09-30 | 28 | 20.7 | 29.1 | 140.6 | PLACA | 29.233 | 3 | 140.58
23472 - TERRA (MANAZANA 4) | PL - 1247 | Outinord IND 1" | Placa entre piso torre 1 eje 13 al 19 entre F - J apt 1710,1711 | 2025-09-01 | 2025-09-29 | 28 | 20.7 | 28.9 | 139.6 | PLACA | 28.267 | 3 | 139.614
23472 - TERRA (MANAZANA 4) | PL - 1247 | Outinord IND 1" | Placa entre piso torre 1 eje 13 al 19 entre F - J apt 1710,1711 | 2025-09-01 | 2025-09-29 | 28 | 20.7 | 28 | 135.3 | PLACA | 28.267 | 3 | 135.266
23472 - TERRA (MANAZANA 4) | PL - 1247 | Outinord IND 1" | Placa entre piso torre 1 eje 13 al 19 entre F - J apt 1710,1711 | 2025-09-01 | 2025-09-29 | 28 | 20.7 | 27.9 | 134.8 | PLACA | 28.267 | 3 | 134.783
23472 - TERRA (MANAZANA 4) | PL - 1245 | Outinord IND 1" | Placa entrepiso torre 1 eje 12 al 19 entre A - E apt 1708, 1709 y escalera eje 17 al 19 entre D - G costado oriental piso 13 al piso 14 | 2025-08-30 | 2025-09-27 | 28 | 20.7 | 29.7 | 143.5 | PLACA | 29.167 | 3 | 143.478
23472 - TERRA (MANAZANA 4) | PL - 1245 | Outinord IND 1" | Placa entrepiso torre 1 eje 12 al 19 entre A - E apt 1708, 1709 y escalera eje 17 al 19 entre D - G costado oriental piso 13 al piso 14 | 2025-08-30 | 2025-09-27 | 28 | 20.7 | 29.3 | 141.5 | PLACA | 29.167 | 3 | 141.546
23472 - TERRA (MANAZANA 4) | PL - 1245 | Outinord IND 1" | Placa entrepiso torre 1 eje 12 al 19 entre A - E apt 1708, 1709 y escalera eje 17 al 19 entre D - G costado oriental piso 13 al piso 14 | 2025-08-30 | 2025-09-27 | 28 | 20.7 | 28.5 | 137.7 | PLACA | 29.167 | 3 | 137.681
23472 - TERRA (MANAZANA 4) | PL - 1242 | Outinord IND 1" | Placa entrepiso torre 1 eje 1 al 6 entre F - J apt 1603, 1602 | 2025-08-29 | 2025-09-26 | 28 | 20.7 | 36.5 | 176.3 | PLACA | 35.833 | 3 | 176.329
23472 - TERRA (MANAZANA 4) | PL - 1242 | Outinord IND 1" | Placa entrepiso torre 1 eje 1 al 6 entre F - J apt 1603, 1602 | 2025-08-29 | 2025-09-26 | 28 | 20.7 | 35.4 | 171 | PLACA | 35.833 | 3 | 171.014
23472 - TERRA (MANAZANA 4) | PL - 1242 | Outinord IND 1" | Placa entrepiso torre 1 eje 1 al 6 entre F - J apt 1603, 1602 | 2025-08-29 | 2025-09-26 | 28 | 20.7 | 35.6 | 172 | PLACA | 35.833 | 3 | 171.981
23472 - TERRA (MANAZANA 4) | PL - 1240 | Outinord IND 1" | Placa entrepiso torre 1 eje 1 al 5 entre A - E apt 1604, 1605 y escalera eje 1 al 2 entre D - G costado oriental piso 13 al piso 14 | 2025-08-28 | 2025-09-25 | 28 | 20.7 | 35 | 169.1 | PLACA | 34.7 | 3 | 169.082
23472 - TERRA (MANAZANA 4) | PL - 1240 | Outinord IND 1" | Placa entrepiso torre 1 eje 1 al 5 entre A - E apt 1604, 1605 y escalera eje 1 al 2 entre D - G costado oriental piso 13 al piso 14 | 2025-08-28 | 2025-09-25 | 28 | 20.7 | 34.4 | 166.2 | PLACA | 34.7 | 3 | 166.184
23472 - TERRA (MANAZANA 4) | PL - 1240 | Outinord IND 1" | Placa entrepiso torre 1 eje 1 al 5 entre A - E apt 1604, 1605 y escalera eje 1 al 2 entre D - G costado oriental piso 13 al piso 14 | 2025-08-28 | 2025-09-25 | 28 | 20.7 | 34.7 | 167.6 | PLACA | 34.7 | 3 | 167.633
23472 - TERRA (MANAZANA 4) | PL - 1238 | Outinord IND 1" | Placa Entrepiso Torre 1 Eje 7 al 13 Entre F- J Apt 1601 , 1612 | 2025-08-27 | 2025-09-24 | 28 | 20.7 | 31.2 | 150.7 | PLACA | 31.3 | 3 | 150.725
23472 - TERRA (MANAZANA 4) | PL - 1238 | Outinord IND 1" | Placa Entrepiso Torre 1 Eje 7 al 13 Entre F- J Apt 1601 , 1612 | 2025-08-27 | 2025-09-24 | 28 | 20.7 | 31.7 | 153.1 | PLACA | 31.3 | 3 | 153.14
23472 - TERRA (MANAZANA 4) | PL - 1238 | Outinord IND 1" | Placa Entrepiso Torre 1 Eje 7 al 13 Entre F- J Apt 1601 , 1612 | 2025-08-27 | 2025-09-24 | 28 | 20.7 | 31 | 149.8 | PLACA | 31.3 | 3 | 149.758
23472 - TERRA (MANAZANA 4) | PL - 1235 | Outinord IND 1" | Placa entrepiso torre 1 eje 6 al 13 entre A - E apt 1606, 1607 y escalera eje 17 al 19 entre D - G costado oriental piso 12 al piso 13 | 2025-08-26 | 2025-09-23 | 28 | 20.7 | 31.6 | 152.7 | PLACA | 31.1 | 3 | 152.657
23472 - TERRA (MANAZANA 4) | PL - 1235 | Outinord IND 1" | Placa entrepiso torre 1 eje 6 al 13 entre A - E apt 1606, 1607 y escalera eje 17 al 19 entre D - G costado oriental piso 12 al piso 13 | 2025-08-26 | 2025-09-23 | 28 | 20.7 | 31.1 | 150.2 | PLACA | 31.1 | 3 | 150.242
23472 - TERRA (MANAZANA 4) | PL - 1235 | Outinord IND 1" | Placa entrepiso torre 1 eje 6 al 13 entre A - E apt 1606, 1607 y escalera eje 17 al 19 entre D - G costado oriental piso 12 al piso 13 | 2025-08-26 | 2025-09-23 | 28 | 20.7 | 30.6 | 147.8 | PLACA | 31.1 | 3 | 147.826
23472 - TERRA (MANAZANA 4) | PL - 1233 | Outinord IND 1" | Placa entrepiso torre 1 eje 13 al 19 entre F - J apt 1610, 1611 | 2025-08-25 | 2025-09-22 | 28 | 20.7 | 32.1 | 155.1 | PLACA | 32.5 | 3 | 155.072
23472 - TERRA (MANAZANA 4) | PL - 1233 | Outinord IND 1" | Placa entrepiso torre 1 eje 13 al 19 entre F - J apt 1610, 1611 | 2025-08-25 | 2025-09-22 | 28 | 20.7 | 32.5 | 157 | PLACA | 32.5 | 3 | 157.005
23472 - TERRA (MANAZANA 4) | PL - 1233 | Outinord IND 1" | Placa entrepiso torre 1 eje 13 al 19 entre F - J apt 1610, 1611 | 2025-08-25 | 2025-09-22 | 28 | 20.7 | 32.9 | 158.9 | PLACA | 32.5 | 3 | 158.937
23472 - TERRA (MANAZANA 4) | PL-1231 | Outinord IND 1" | Placa entrepiso torre 1 eje 13 al 19 entre A - E apto 1608, 1609 | 2025-08-23 | 2025-09-20 | 28 | 20.7 | 30.4 | 146.9 | PLACA | 29.9 | 3 | 146.86
23472 - TERRA (MANAZANA 4) | PL-1231 | Outinord IND 1" | Placa entrepiso torre 1 eje 13 al 19 entre A - E apto 1608, 1609 | 2025-08-23 | 2025-09-20 | 28 | 20.7 | 30 | 144.9 | PLACA | 29.9 | 3 | 144.928
23472 - TERRA (MANAZANA 4) | PL-1231 | Outinord IND 1" | Placa entrepiso torre 1 eje 13 al 19 entre A - E apto 1608, 1609 | 2025-08-23 | 2025-09-20 | 28 | 20.7 | 29.3 | 141.5 | PLACA | 29.9 | 3 | 141.546
23472 - TERRA (MANAZANA 4) | PL-1229 | Outinord IND 1" | Placa entrepiso torre 1 eje 1 al 7 entre F - J apto 1502, 1503 y escalera eje 17 al 19 entre D - G piso 11 a piso 12 costado oriental | 2025-08-22 | 2025-09-19 | 28 | 20.7 | 34.5 | 166.7 | PLACA | 33.9 | 3 | 166.667
23472 - TERRA (MANAZANA 4) | PL-1229 | Outinord IND 1" | Placa entrepiso torre 1 eje 1 al 7 entre F - J apto 1502, 1503 y escalera eje 17 al 19 entre D - G piso 11 a piso 12 costado oriental | 2025-08-22 | 2025-09-19 | 28 | 20.7 | 33.5 | 161.8 | PLACA | 33.9 | 3 | 161.836
23472 - TERRA (MANAZANA 4) | PL-1229 | Outinord IND 1" | Placa entrepiso torre 1 eje 1 al 7 entre F - J apto 1502, 1503 y escalera eje 17 al 19 entre D - G piso 11 a piso 12 costado oriental | 2025-08-22 | 2025-09-19 | 28 | 20.7 | 33.7 | 162.8 | PLACA | 33.9 | 3 | 162.802
23472 - TERRA (MANAZANA 4) | PL-1227 | Outinord IND 1" | Placa entrepiso torre 1 eje 1 al 7 entre A - E apto 1504, 1505 | 2025-08-21 | 2025-09-18 | 28 | 20.7 | 29.6 | 143 | PLACA | 29.133 | 3 | 142.995
23472 - TERRA (MANAZANA 4) | PL-1227 | Outinord IND 1" | Placa entrepiso torre 1 eje 1 al 7 entre A - E apto 1504, 1505 | 2025-08-21 | 2025-09-18 | 28 | 20.7 | 28.8 | 139.1 | PLACA | 29.133 | 3 | 139.13
23472 - TERRA (MANAZANA 4) | PL-1227 | Outinord IND 1" | Placa entrepiso torre 1 eje 1 al 7 entre A - E apto 1504, 1505 | 2025-08-21 | 2025-09-18 | 28 | 20.7 | 29 | 140.1 | PLACA | 29.133 | 3 | 140.097
23472 - TERRA (MANAZANA 4) | PL-1226 | Outinord IND 1" | Placa entrepiso torre 1 eje 7 al 13 entre F - J apto 1501, 1512 | 2025-08-20 | 2025-09-17 | 28 | 20.7 | 29.8 | 144 | PLACA | 29.2 | 3 | 143.961
23472 - TERRA (MANAZANA 4) | PL-1226 | Outinord IND 1" | Placa entrepiso torre 1 eje 7 al 13 entre F - J apto 1501, 1512 | 2025-08-20 | 2025-09-17 | 28 | 20.7 | 29.3 | 141.5 | PLACA | 29.2 | 3 | 141.546
23472 - TERRA (MANAZANA 4) | PL-1226 | Outinord IND 1" | Placa entrepiso torre 1 eje 7 al 13 entre F - J apto 1501, 1512 | 2025-08-20 | 2025-09-17 | 28 | 20.7 | 28.5 | 137.7 | PLACA | 29.2 | 3 | 137.681
23472 - TERRA (MANAZANA 4) | PL-1223 | Outinord IND 1" | Placa Entrepiso Torre 1 eje 7 al 13 entre A - E Apt 1506, 1507 | 2025-08-19 | 2025-09-16 | 28 | 20.7 | 27.4 | 132.4 | PLACA | 26.833 | 3 | 132.367
23472 - TERRA (MANAZANA 4) | PL-1223 | Outinord IND 1" | Placa Entrepiso Torre 1 eje 7 al 13 entre A - E Apt 1506, 1507 | 2025-08-19 | 2025-09-16 | 28 | 20.7 | 27.1 | 130.9 | PLACA | 26.833 | 3 | 130.918
23472 - TERRA (MANAZANA 4) | PL-1223 | Outinord IND 1" | Placa Entrepiso Torre 1 eje 7 al 13 entre A - E Apt 1506, 1507 | 2025-08-19 | 2025-09-16 | 28 | 20.7 | 26 | 125.6 | PLACA | 26.833 | 3 | 125.604
23472 - TERRA (MANAZANA 4) | PL - 1221 | Outinord IND 1" | Placa entrepiso torre 1 eje 13 al 19 entre F - J apt 1510, 1511 y escalera eje 17 al 19 entre D - G piso 10 al piso 11 costado oriental | 2025-08-15 | 2025-09-12 | 28 | 20.7 | 37.2 | 179.7 | PLACA | 36.7 | 3 | 179.71
23472 - TERRA (MANAZANA 4) | PL - 1221 | Outinord IND 1" | Placa entrepiso torre 1 eje 13 al 19 entre F - J apt 1510, 1511 y escalera eje 17 al 19 entre D - G piso 10 al piso 11 costado oriental | 2025-08-15 | 2025-09-12 | 28 | 20.7 | 36.2 | 174.9 | PLACA | 36.7 | 3 | 174.879
23472 - TERRA (MANAZANA 4) | PL - 1221 | Outinord IND 1" | Placa entrepiso torre 1 eje 13 al 19 entre F - J apt 1510, 1511 y escalera eje 17 al 19 entre D - G piso 10 al piso 11 costado oriental | 2025-08-15 | 2025-09-12 | 28 | 20.7 | 36.7 | 177.3 | PLACA | 36.7 | 3 | 177.295
23472 - TERRA (MANAZANA 4) | PL-1217 | Outinord IND 1" | Placa entrepiso torre 1 eje 1 al 7 entre F - J apt 1402, 1403 y escalera 1 al 2 entre D - G piso 12 al piso 13 costado occidental | 2025-08-13 | 2025-09-10 | 28 | 20.7 | 35.8 | 172.9 | PLACA | 35.533 | 3 | 172.947
23472 - TERRA (MANAZANA 4) | PL-1217 | Outinord IND 1" | Placa entrepiso torre 1 eje 1 al 7 entre F - J apt 1402, 1403 y escalera 1 al 2 entre D - G piso 12 al piso 13 costado occidental | 2025-08-13 | 2025-09-10 | 28 | 20.7 | 36 | 173.9 | PLACA | 35.533 | 3 | 173.913
23472 - TERRA (MANAZANA 4) | PL-1217 | Outinord IND 1" | Placa entrepiso torre 1 eje 1 al 7 entre F - J apt 1402, 1403 y escalera 1 al 2 entre D - G piso 12 al piso 13 costado occidental | 2025-08-13 | 2025-09-10 | 28 | 20.7 | 34.8 | 168.1 | PLACA | 35.533 | 3 | 168.116
23472 - TERRA (MANAZANA 4) | PL-1216 | Outinord IND 1" | Placa cubierta torre 2 baño y cuarto SETT | 2025-08-13 | 2025-09-10 | 28 | 20.7 | 36.4 | 175.8 | PLACA | 35.8 | 3 | 175.845
23472 - TERRA (MANAZANA 4) | PL-1216 | Outinord IND 1" | Placa cubierta torre 2 baño y cuarto SETT | 2025-08-13 | 2025-09-10 | 28 | 20.7 | 35 | 169.1 | PLACA | 35.8 | 3 | 169.082
23472 - TERRA (MANAZANA 4) | PL-1216 | Outinord IND 1" | Placa cubierta torre 2 baño y cuarto SETT | 2025-08-13 | 2025-09-10 | 28 | 20.7 | 36 | 173.9 | PLACA | 35.8 | 3 | 173.913
23472 - TERRA (MANAZANA 4) | PL - 1219 | Outinord IND 1" | Placa entrepiso torre 1 eje 12 al 19 entre A - E apt 1508, 1509 | 2025-08-14 | 2025-09-11 | 28 | 20.7 | 32.9 | 158.9 | PLACA | 32.067 | 3 | 158.937
23472 - TERRA (MANAZANA 4) | PL - 1219 | Outinord IND 1" | Placa entrepiso torre 1 eje 12 al 19 entre A - E apt 1508, 1509 | 2025-08-14 | 2025-09-11 | 28 | 20.7 | 31.5 | 152.2 | PLACA | 32.067 | 3 | 152.174
23472 - TERRA (MANAZANA 4) | PL - 1219 | Outinord IND 1" | Placa entrepiso torre 1 eje 12 al 19 entre A - E apt 1508, 1509 | 2025-08-14 | 2025-09-11 | 28 | 20.7 | 31.8 | 153.6 | PLACA | 32.067 | 3 | 153.623
23472 - TERRA (MANAZANA 4) | PL-1211 | Outinord IND 1" | Placa entrepiso torre 1 eje 7 al 13 entre F-J apt 1401, 1412 | 2025-08-11 | 2025-09-08 | 28 | 20.7 | 30.5 | 147.3 | PLACA | 30.9 | 3 | 147.343
23472 - TERRA (MANAZANA 4) | PL-1211 | Outinord IND 1" | Placa entrepiso torre 1 eje 7 al 13 entre F-J apt 1401, 1412 | 2025-08-11 | 2025-09-08 | 28 | 20.7 | 31 | 149.8 | PLACA | 30.9 | 3 | 149.758
23472 - TERRA (MANAZANA 4) | PL-1211 | Outinord IND 1" | Placa entrepiso torre 1 eje 7 al 13 entre F-J apt 1401, 1412 | 2025-08-11 | 2025-09-08 | 28 | 20.7 | 31.2 | 150.7 | PLACA | 30.9 | 3 | 150.725
23472 - TERRA (MANAZANA 4) | PL-1214 | Outinord IND 1" | Placa torre 1 entrepiso eje 1 al 7 entre A - E apto 1404, 1405 | 2025-08-12 | 2025-09-09 | 28 | 20.7 | 22.6 | 109.2 | PLACA | 22 | 3 | 109.179
23472 - TERRA (MANAZANA 4) | PL-1214 | Outinord IND 1" | Placa torre 1 entrepiso eje 1 al 7 entre A - E apto 1404, 1405 | 2025-08-12 | 2025-09-09 | 28 | 20.7 | 21.9 | 105.8 | PLACA | 22 | 3 | 105.797
23472 - TERRA (MANAZANA 4) | PL-1214 | Outinord IND 1" | Placa torre 1 entrepiso eje 1 al 7 entre A - E apto 1404, 1405 | 2025-08-12 | 2025-09-09 | 28 | 20.7 | 21.5 | 103.9 | PLACA | 22 | 3 | 103.865
23472 - TERRA (MANAZANA 4) | PL - 1209 | Outinord IND 1" | Placa entrepiso torre 1 eje 7 al 13 entre A - J apt 1406, 1407 y escalera salida de emergencia torre 3 costado oriental | 2025-08-09 | 2025-09-06 | 28 | 20.7 | 25.3 | 122.2 | PLACA | 25.3 | 3 | 122.222
23472 - TERRA (MANAZANA 4) | PL - 1209 | Outinord IND 1" | Placa entrepiso torre 1 eje 7 al 13 entre A - J apt 1406, 1407 y escalera salida de emergencia torre 3 costado oriental | 2025-08-09 | 2025-09-06 | 28 | 20.7 | 25.6 | 123.7 | PLACA | 25.3 | 3 | 123.671
23472 - TERRA (MANAZANA 4) | PL - 1209 | Outinord IND 1" | Placa entrepiso torre 1 eje 7 al 13 entre A - J apt 1406, 1407 y escalera salida de emergencia torre 3 costado oriental | 2025-08-09 | 2025-09-06 | 28 | 20.7 | 25 | 120.8 | PLACA | 25.3 | 3 | 120.773
23472 - TERRA (MANAZANA 4) | PL-1196 | Outinord IND 1" | Placa entrepiso torre 1 eje 1 al 7 entre F - J apto 1302, 1303 | 2025-07-30 | 2025-08-27 | 28 | 20.7 | 29.4 | 142 | PLACA | 29.6 | 3 | 142.029
23472 - TERRA (MANAZANA 4) | PL-1196 | Outinord IND 1" | Placa entrepiso torre 1 eje 1 al 7 entre F - J apto 1302, 1303 | 2025-07-30 | 2025-08-27 | 28 | 20.7 | 30.5 | 147.3 | PLACA | 29.6 | 3 | 147.343
23472 - TERRA (MANAZANA 4) | PL-1196 | Outinord IND 1" | Placa entrepiso torre 1 eje 1 al 7 entre F - J apto 1302, 1303 | 2025-07-30 | 2025-08-27 | 28 | 20.7 | 28.9 | 139.6 | PLACA | 29.6 | 3 | 139.614
23472 - TERRA (MANAZANA 4) | PL - 1194 | Outinord IND 1" | Placa entrepiso torre 1, eje 1 al 7 entre A - E, APt. 1304, 1305 y escalera eje 1 al 2 entre D - G, costado occidental piso 10 al piso 11. | 2025-07-29 | 2025-08-26 | 28 | 20.7 | 35.3 | 170.5 | PLACA | 35.067 | 3 | 170.531
23472 - TERRA (MANAZANA 4) | PL - 1194 | Outinord IND 1" | Placa entrepiso torre 1, eje 1 al 7 entre A - E, APt. 1304, 1305 y escalera eje 1 al 2 entre D - G, costado occidental piso 10 al piso 11. | 2025-07-29 | 2025-08-26 | 28 | 20.7 | 35.6 | 172 | PLACA | 35.067 | 3 | 171.981
23472 - TERRA (MANAZANA 4) | PL - 1194 | Outinord IND 1" | Placa entrepiso torre 1, eje 1 al 7 entre A - E, APt. 1304, 1305 y escalera eje 1 al 2 entre D - G, costado occidental piso 10 al piso 11. | 2025-07-29 | 2025-08-26 | 28 | 20.7 | 34.3 | 165.7 | PLACA | 35.067 | 3 | 165.7
23472 - TERRA (MANAZANA 4) | PL - 1193 | Outinord IND 1" | Placa entrepiso torre 1, eje 7 al 13 entre E - J, Apt. 1301, 1312. | 2025-07-28 | 2025-08-25 | 28 | 20.7 | 26.6 | 128.5 | PLACA | 26.367 | 3 | 128.502
23472 - TERRA (MANAZANA 4) | PL - 1193 | Outinord IND 1" | Placa entrepiso torre 1, eje 7 al 13 entre E - J, Apt. 1301, 1312. | 2025-07-28 | 2025-08-25 | 28 | 20.7 | 26.3 | 127.1 | PLACA | 26.367 | 3 | 127.053
23472 - TERRA (MANAZANA 4) | PL - 1193 | Outinord IND 1" | Placa entrepiso torre 1, eje 7 al 13 entre E - J, Apt. 1301, 1312. | 2025-07-28 | 2025-08-25 | 28 | 20.7 | 26.2 | 126.6 | PLACA | 26.367 | 3 | 126.57
23472 - TERRA (MANAZANA 4) | PL - 1191 | Outinord IND 1" | Placa entrepiso torre 1, eje 7 al 13 entre A - E, Apt. 1306 - 1307. | 2025-07-26 | 2025-08-23 | 28 | 20.7 | 29.4 | 142 | PLACA | 28.533 | 3 | 142.029
23472 - TERRA (MANAZANA 4) | PL - 1191 | Outinord IND 1" | Placa entrepiso torre 1, eje 7 al 13 entre A - E, Apt. 1306 - 1307. | 2025-07-26 | 2025-08-23 | 28 | 20.7 | 28.2 | 136.2 | PLACA | 28.533 | 3 | 136.232
23472 - TERRA (MANAZANA 4) | PL - 1191 | Outinord IND 1" | Placa entrepiso torre 1, eje 7 al 13 entre A - E, Apt. 1306 - 1307. | 2025-07-26 | 2025-08-23 | 28 | 20.7 | 28 | 135.3 | PLACA | 28.533 | 3 | 135.266
23472 - TERRA (MANAZANA 4) | PL - 1189 | Outinord IND 1" | Placa entrepiso torre 1, eje 13 al 19 entre F - J, Apt. 1310, 1311 y escalera costado oriental, eje 17 al 19 entre D - E, piso 9 al piso 10. | 2025-07-25 | 2025-08-22 | 28 | 20.7 | 24.9 | 120.3 | PLACA | 25.1 | 3 | 120.29
23472 - TERRA (MANAZANA 4) | PL - 1189 | Outinord IND 1" | Placa entrepiso torre 1, eje 13 al 19 entre F - J, Apt. 1310, 1311 y escalera costado oriental, eje 17 al 19 entre D - E, piso 9 al piso 10. | 2025-07-25 | 2025-08-22 | 28 | 20.7 | 24.8 | 119.8 | PLACA | 25.1 | 3 | 119.807
23472 - TERRA (MANAZANA 4) | PL - 1189 | Outinord IND 1" | Placa entrepiso torre 1, eje 13 al 19 entre F - J, Apt. 1310, 1311 y escalera costado oriental, eje 17 al 19 entre D - E, piso 9 al piso 10. | 2025-07-25 | 2025-08-22 | 28 | 20.7 | 25.6 | 123.7 | PLACA | 25.1 | 3 | 123.671
23472 - TERRA (MANAZANA 4) | PL-1187 | Outinord IND 1" | Placa entrepiso torre 1 eje 13 al 19 entre A - E apto 1308, 1309 | 2025-07-24 | 2025-08-21 | 28 | 20.7 | 30.6 | 147.8 | PLACA | 30.033 | 3 | 147.826
23472 - TERRA (MANAZANA 4) | PL-1187 | Outinord IND 1" | Placa entrepiso torre 1 eje 13 al 19 entre A - E apto 1308, 1309 | 2025-07-24 | 2025-08-21 | 28 | 20.7 | 30 | 144.9 | PLACA | 30.033 | 3 | 144.928
23472 - TERRA (MANAZANA 4) | PL-1187 | Outinord IND 1" | Placa entrepiso torre 1 eje 13 al 19 entre A - E apto 1308, 1309 | 2025-07-24 | 2025-08-21 | 28 | 20.7 | 29.5 | 142.5 | PLACA | 30.033 | 3 | 142.512
23472 - TERRA (MANAZANA 4) | PL-1182 | Outinord IND 1" | Placa entrepiso torre 1 eje 1 al 7 entre F - J apto 1202, 1203 y escalera eje 1 al 2 entre D - G costado occidental piso 9 al piso 10 | 2025-07-23 | 2025-08-20 | 28 | 20.7 | 37.3 | 180.2 | PLACA | 37.033 | 3 | 180.193
23472 - TERRA (MANAZANA 4) | PL-1182 | Outinord IND 1" | Placa entrepiso torre 1 eje 1 al 7 entre F - J apto 1202, 1203 y escalera eje 1 al 2 entre D - G costado occidental piso 9 al piso 10 | 2025-07-23 | 2025-08-20 | 28 | 20.7 | 36.7 | 177.3 | PLACA | 37.033 | 3 | 177.295
23472 - TERRA (MANAZANA 4) | PL-1182 | Outinord IND 1" | Placa entrepiso torre 1 eje 1 al 7 entre F - J apto 1202, 1203 y escalera eje 1 al 2 entre D - G costado occidental piso 9 al piso 10 | 2025-07-23 | 2025-08-20 | 28 | 20.7 | 37.1 | 179.2 | PLACA | 37.033 | 3 | 179.227
23472 - TERRA (MANAZANA 4) | PL-1180 | Outinord IND 1" | Placa entrepiso torre 1 eje 1 al 7 entre A - E apto 1204, 1205 | 2025-07-22 | 2025-08-19 | 28 | 20.7 | 28.5 | 137.7 | PLACA | 28 | 3 | 137.681
23472 - TERRA (MANAZANA 4) | PL-1180 | Outinord IND 1" | Placa entrepiso torre 1 eje 1 al 7 entre A - E apto 1204, 1205 | 2025-07-22 | 2025-08-19 | 28 | 20.7 | 27.3 | 131.9 | PLACA | 28 | 3 | 131.884
23472 - TERRA (MANAZANA 4) | PL-1180 | Outinord IND 1" | Placa entrepiso torre 1 eje 1 al 7 entre A - E apto 1204, 1205 | 2025-07-22 | 2025-08-19 | 28 | 20.7 | 28.2 | 136.2 | PLACA | 28 | 3 | 136.232
23472 - TERRA (MANAZANA 4) | PL - 1177 | Outinord IND 1" | Placa entrepiso torre 1 eje 7 al 13, entre F - J, Apt. 1201, 1212. | 2025-07-21 | 2025-08-18 | 28 | 20.7 | 25 | 120.8 | PLACA | 24.633 | 3 | 120.773
23472 - TERRA (MANAZANA 4) | PL - 1177 | Outinord IND 1" | Placa entrepiso torre 1 eje 7 al 13, entre F - J, Apt. 1201, 1212. | 2025-07-21 | 2025-08-18 | 28 | 20.7 | 24.7 | 119.3 | PLACA | 24.633 | 3 | 119.324
23472 - TERRA (MANAZANA 4) | PL - 1177 | Outinord IND 1" | Placa entrepiso torre 1 eje 7 al 13, entre F - J, Apt. 1201, 1212. | 2025-07-21 | 2025-08-18 | 28 | 20.7 | 24.2 | 116.9 | PLACA | 24.633 | 3 | 116.908
23472 - TERRA (MANAZANA 4) | PL - 1175 | Outinord IND 1" | Placa entrepiso torre 1 eje A - E apt 1206, 1207 y escalera eje 1 al 2 entre D - G costado occidental piso 8 al piso 9 | 2025-07-19 | 2025-08-16 | 28 | 20.7 | 24.1 | 116.4 | PLACA | 23.567 | 3 | 116.425
23472 - TERRA (MANAZANA 4) | PL - 1175 | Outinord IND 1" | Placa entrepiso torre 1 eje A - E apt 1206, 1207 y escalera eje 1 al 2 entre D - G costado occidental piso 8 al piso 9 | 2025-07-19 | 2025-08-16 | 28 | 20.7 | 23.5 | 113.5 | PLACA | 23.567 | 3 | 113.527
23472 - TERRA (MANAZANA 4) | PL - 1175 | Outinord IND 1" | Placa entrepiso torre 1 eje A - E apt 1206, 1207 y escalera eje 1 al 2 entre D - G costado occidental piso 8 al piso 9 | 2025-07-19 | 2025-08-16 | 28 | 20.7 | 23.1 | 111.6 | PLACA | 23.567 | 3 | 111.594
23472 - TERRA (MANAZANA 4) | PL - 1173 | Outinord IND 1" | Placa entrepiso torre 1 eje 13 al 19 entre F - J apt 1210, 1211 | 2025-07-18 | 2025-08-15 | 28 | 20.7 | 31.9 | 154.1 | PLACA | 31.333 | 3 | 154.106
23472 - TERRA (MANAZANA 4) | PL - 1173 | Outinord IND 1" | Placa entrepiso torre 1 eje 13 al 19 entre F - J apt 1210, 1211 | 2025-07-18 | 2025-08-15 | 28 | 20.7 | 31.4 | 151.7 | PLACA | 31.333 | 3 | 151.691
23472 - TERRA (MANAZANA 4) | PL - 1173 | Outinord IND 1" | Placa entrepiso torre 1 eje 13 al 19 entre F - J apt 1210, 1211 | 2025-07-18 | 2025-08-15 | 28 | 20.7 | 30.7 | 148.3 | PLACA | 31.333 | 3 | 148.309
23472 - TERRA (MANAZANA 4) | PL - 1171 | Outinord IND. 1" | Placa entrepiso Torre 1 eje 13 al 19 entre A - E Apt 1208, 1209 y escalera eje 17 al 19 entre D - G costado Oriental Piso 8 al piso 9 | 2025-07-19 | 2025-08-16 | 28 | 20.7 | 28 | 135.3 | PLACA | 27.233 | 3 | 135.266
23472 - TERRA (MANAZANA 4) | PL - 1171 | Outinord IND. 1" | Placa entrepiso Torre 1 eje 13 al 19 entre A - E Apt 1208, 1209 y escalera eje 17 al 19 entre D - G costado Oriental Piso 8 al piso 9 | 2025-07-19 | 2025-08-16 | 28 | 20.7 | 26.9 | 130 | PLACA | 27.233 | 3 | 129.952
23472 - TERRA (MANAZANA 4) | PL - 1171 | Outinord IND. 1" | Placa entrepiso Torre 1 eje 13 al 19 entre A - E Apt 1208, 1209 y escalera eje 17 al 19 entre D - G costado Oriental Piso 8 al piso 9 | 2025-07-19 | 2025-08-16 | 28 | 20.7 | 26.8 | 129.5 | PLACA | 27.233 | 3 | 129.469
23472 - TERRA (MANAZANA 4) | PL - 1168 | Outinord IND. 1" | Placa entrepiso Torre 1 eje 1 al 5 entre E - J Apt 1102, 1103 | 2025-07-16 | 2025-08-13 | 28 | 20.7 | 34.1 | 164.7 | PLACA | 33.7 | 3 | 164.734
23472 - TERRA (MANAZANA 4) | PL - 1168 | Outinord IND. 1" | Placa entrepiso Torre 1 eje 1 al 5 entre E - J Apt 1102, 1103 | 2025-07-16 | 2025-08-13 | 28 | 20.7 | 33.7 | 162.8 | PLACA | 33.7 | 3 | 162.802
23472 - TERRA (MANAZANA 4) | PL - 1168 | Outinord IND. 1" | Placa entrepiso Torre 1 eje 1 al 5 entre E - J Apt 1102, 1103 | 2025-07-16 | 2025-08-13 | 28 | 20.7 | 33.3 | 160.9 | PLACA | 33.7 | 3 | 160.87
23472 - TERRA (MANAZANA 4) | PL - 1164 | Outinord IND 1" | Placa entrepiso torre 1, eje 7 al 13 entre E - J, Apt. 1112, 1101 y escalera eje 1 al 2, entre D - G, costado occidental piso 7 al piso 8. | 2025-07-14 | 2025-08-11 | 28 | 20.7 | 26.2 | 126.6 | PLACA | 25.933 | 3 | 126.57
23472 - TERRA (MANAZANA 4) | PL - 1164 | Outinord IND 1" | Placa entrepiso torre 1, eje 7 al 13 entre E - J, Apt. 1112, 1101 y escalera eje 1 al 2, entre D - G, costado occidental piso 7 al piso 8. | 2025-07-14 | 2025-08-11 | 28 | 20.7 | 26.3 | 127.1 | PLACA | 25.933 | 3 | 127.053
23472 - TERRA (MANAZANA 4) | PL - 1164 | Outinord IND 1" | Placa entrepiso torre 1, eje 7 al 13 entre E - J, Apt. 1112, 1101 y escalera eje 1 al 2, entre D - G, costado occidental piso 7 al piso 8. | 2025-07-14 | 2025-08-11 | 28 | 20.7 | 25.3 | 122.2 | PLACA | 25.933 | 3 | 122.222
23472 - TERRA (MANAZANA 4) | PL-1166 | Outinord IND 1" | Placa entrepiso torre 1 eje 1 al 7 entre A - E apto 1104, 1105 | 2025-07-15 | 2025-08-12 | 28 | 20.7 | 24.9 | 120.3 | PLACA | 24.733 | 3 | 120.29
23472 - TERRA (MANAZANA 4) | PL-1166 | Outinord IND 1" | Placa entrepiso torre 1 eje 1 al 7 entre A - E apto 1104, 1105 | 2025-07-15 | 2025-08-12 | 28 | 20.7 | 25.1 | 121.3 | PLACA | 24.733 | 3 | 121.256
23472 - TERRA (MANAZANA 4) | PL-1166 | Outinord IND 1" | Placa entrepiso torre 1 eje 1 al 7 entre A - E apto 1104, 1105 | 2025-07-15 | 2025-08-12 | 28 | 20.7 | 24.2 | 116.9 | PLACA | 24.733 | 3 | 116.908
23472 - TERRA (MANAZANA 4) | PL - 1161 | Outinord IND 1" | Placa Entrepiso Torre 1 Eje 7 al 13 entre A - E Apt 1106, 1107 | 2025-07-12 | 2025-08-09 | 28 | 20.7 | 29.4 | 142 | PLACA | 28.967 | 3 | 142.029
23472 - TERRA (MANAZANA 4) | PL - 1161 | Outinord IND 1" | Placa Entrepiso Torre 1 Eje 7 al 13 entre A - E Apt 1106, 1107 | 2025-07-12 | 2025-08-09 | 28 | 20.7 | 29.3 | 141.5 | PLACA | 28.967 | 3 | 141.546
23472 - TERRA (MANAZANA 4) | PL - 1161 | Outinord IND 1" | Placa Entrepiso Torre 1 Eje 7 al 13 entre A - E Apt 1106, 1107 | 2025-07-12 | 2025-08-09 | 28 | 20.7 | 28.2 | 136.2 | PLACA | 28.967 | 3 | 136.232
23472 - TERRA (MANAZANA 4) | PL - 1159 | Outinord IND 1" | Placa Entrepiso Torre 1 Eje 13 al 19 entre F - J Apt 1110, 1111 y escalera costado oriental eje 17 al 19 entre D - G Piso 7 al piso 8 | 2025-07-11 | 2025-08-08 | 28 | 20.7 | 28.8 | 139.1 | PLACA | 28.533 | 3 | 139.13
23472 - TERRA (MANAZANA 4) | PL - 1159 | Outinord IND 1" | Placa Entrepiso Torre 1 Eje 13 al 19 entre F - J Apt 1110, 1111 y escalera costado oriental eje 17 al 19 entre D - G Piso 7 al piso 8 | 2025-07-11 | 2025-08-08 | 28 | 20.7 | 28.7 | 138.6 | PLACA | 28.533 | 3 | 138.647
23472 - TERRA (MANAZANA 4) | PL - 1159 | Outinord IND 1" | Placa Entrepiso Torre 1 Eje 13 al 19 entre F - J Apt 1110, 1111 y escalera costado oriental eje 17 al 19 entre D - G Piso 7 al piso 8 | 2025-07-11 | 2025-08-08 | 28 | 20.7 | 28.1 | 135.7 | PLACA | 28.533 | 3 | 135.749
23472 - TERRA (MANAZANA 4) | PL - 1155 | Outinord IND 1" | Placa entrepiso torre 1, eje 1 al 7 entre F - J, Apt. 1002, 1003. | 2025-07-09 | 2025-08-06 | 28 | 20.7 | 30.6 | 147.8 | PLACA | 30.033 | 3 | 147.826
23472 - TERRA (MANAZANA 4) | PL - 1155 | Outinord IND 1" | Placa entrepiso torre 1, eje 1 al 7 entre F - J, Apt. 1002, 1003. | 2025-07-09 | 2025-08-06 | 28 | 20.7 | 29.8 | 144 | PLACA | 30.033 | 3 | 143.961
23472 - TERRA (MANAZANA 4) | PL - 1155 | Outinord IND 1" | Placa entrepiso torre 1, eje 1 al 7 entre F - J, Apt. 1002, 1003. | 2025-07-09 | 2025-08-06 | 28 | 20.7 | 29.7 | 143.5 | PLACA | 30.033 | 3 | 143.478
23472 - TERRA (MANAZANA 4) | PL-1157 | Outinord IND 1" | Placa entrepiso torre 1 eje 13 al 19 entre A - E apto 1108, 1109 | 2025-07-10 | 2025-08-07 | 28 | 20.7 | 26.2 | 126.6 | PLACA | 25.5 | 3 | 126.57
23472 - TERRA (MANAZANA 4) | PL-1157 | Outinord IND 1" | Placa entrepiso torre 1 eje 13 al 19 entre A - E apto 1108, 1109 | 2025-07-10 | 2025-08-07 | 28 | 20.7 | 25.4 | 122.7 | PLACA | 25.5 | 3 | 122.705
23472 - TERRA (MANAZANA 4) | PL-1157 | Outinord IND 1" | Placa entrepiso torre 1 eje 13 al 19 entre A - E apto 1108, 1109 | 2025-07-10 | 2025-08-07 | 28 | 20.7 | 24.9 | 120.3 | PLACA | 25.5 | 3 | 120.29
23472 - TERRA (MANAZANA 4) | PL - 1147 | Outinord IND 1" | Placa Entrepiso Torre 1 Eje 7 al 13 entre A - E Apt 1008, 1009 | 2025-07-07 | 2025-08-04 | 28 | 20.7 | 33 | 159.4 | PLACA | 32.533 | 3 | 159.42
23472 - TERRA (MANAZANA 4) | PL - 1147 | Outinord IND 1" | Placa Entrepiso Torre 1 Eje 7 al 13 entre A - E Apt 1008, 1009 | 2025-07-07 | 2025-08-04 | 28 | 20.7 | 32.1 | 155.1 | PLACA | 32.533 | 3 | 155.072
23472 - TERRA (MANAZANA 4) | PL - 1147 | Outinord IND 1" | Placa Entrepiso Torre 1 Eje 7 al 13 entre A - E Apt 1008, 1009 | 2025-07-07 | 2025-08-04 | 28 | 20.7 | 32.5 | 157 | PLACA | 32.533 | 3 | 157.005
23472 - TERRA (MANAZANA 4) | PL - 1151 | Outinord Ind 1" | Placa Entrepiso Torre 1 eje 1 al 7 entre A - E Apt 1004, 1005 y Escalera eje 1 al 2 entre D - E Costado occidental piso 6 al 7 | 2025-07-08 | 2025-08-05 | 28 | 20.7 | 31.8 | 153.6 | PLACA | 31.367 | 3 | 153.623
23472 - TERRA (MANAZANA 4) | PL - 1151 | Outinord Ind 1" | Placa Entrepiso Torre 1 eje 1 al 7 entre A - E Apt 1004, 1005 y Escalera eje 1 al 2 entre D - E Costado occidental piso 6 al 7 | 2025-07-08 | 2025-08-05 | 28 | 20.7 | 31.3 | 151.2 | PLACA | 31.367 | 3 | 151.208
23472 - TERRA (MANAZANA 4) | PL - 1151 | Outinord Ind 1" | Placa Entrepiso Torre 1 eje 1 al 7 entre A - E Apt 1004, 1005 y Escalera eje 1 al 2 entre D - E Costado occidental piso 6 al 7 | 2025-07-08 | 2025-08-05 | 28 | 20.7 | 31 | 149.8 | PLACA | 31.367 | 3 | 149.758
23472 - TERRA (MANAZANA 4) | PL-1145 | Outinord IND | Placa entrepiso eje 7 al 13 entre A-E apto 1006, 1007 torre 1 | 2025-07-05 | 2025-08-02 | 28 | 20.7 | 32.8 | 158.5 | PLACA | 32.733 | 3 | 158.454
23472 - TERRA (MANAZANA 4) | PL-1145 | Outinord IND | Placa entrepiso eje 7 al 13 entre A-E apto 1006, 1007 torre 1 | 2025-07-05 | 2025-08-02 | 28 | 20.7 | 33.2 | 160.4 | PLACA | 32.733 | 3 | 160.386
23472 - TERRA (MANAZANA 4) | PL-1145 | Outinord IND | Placa entrepiso eje 7 al 13 entre A-E apto 1006, 1007 torre 1 | 2025-07-05 | 2025-08-02 | 28 | 20.7 | 32.2 | 155.6 | PLACA | 32.733 | 3 | 155.556
23472 - TERRA (MANAZANA 4) | PL-1143 | Outinord IND 1" | Placa entrepiso torre 1 eje 13 al 19 entre F-J apto 1010, 1011 y escalera costado oriental piso 6 a piso 7 eje 17 al 19 entre D-G | 2025-07-04 | 2025-08-01 | 28 | 20.7 | 28.5 | 137.7 | PLACA | 28.567 | 3 | 137.681
23472 - TERRA (MANAZANA 4) | PL-1143 | Outinord IND 1" | Placa entrepiso torre 1 eje 13 al 19 entre F-J apto 1010, 1011 y escalera costado oriental piso 6 a piso 7 eje 17 al 19 entre D-G | 2025-07-04 | 2025-08-01 | 28 | 20.7 | 29.3 | 141.5 | PLACA | 28.567 | 3 | 141.546
23472 - TERRA (MANAZANA 4) | PL-1143 | Outinord IND 1" | Placa entrepiso torre 1 eje 13 al 19 entre F-J apto 1010, 1011 y escalera costado oriental piso 6 a piso 7 eje 17 al 19 entre D-G | 2025-07-04 | 2025-08-01 | 28 | 20.7 | 27.9 | 134.8 | PLACA | 28.567 | 3 | 134.783
23472 - TERRA (MANAZANA 4) | PL-1253 | Outinord IND 1" | Placa entrepiso Torre 1 eje 1 al 5 entre A-E Apt 1704, 1705 y escalera eje 1 al 2 entre D-G costado occidental piso 14 al piso 15 | 2025-09-04 | 2025-10-02 | 28 | 20.6 | 32.2 | 156.3 | PLACA | 31.767 | 3 | 156.311
23472 - TERRA (MANAZANA 4) | PL-1253 | Outinord IND 1" | Placa entrepiso Torre 1 eje 1 al 5 entre A-E Apt 1704, 1705 y escalera eje 1 al 2 entre D-G costado occidental piso 14 al piso 15 | 2025-09-04 | 2025-10-02 | 28 | 20.6 | 31.9 | 154.9 | PLACA | 31.767 | 3 | 154.854
23472 - TERRA (MANAZANA 4) | PL-1253 | Outinord IND 1" | Placa entrepiso Torre 1 eje 1 al 5 entre A-E Apt 1704, 1705 y escalera eje 1 al 2 entre D-G costado occidental piso 14 al piso 15 | 2025-09-04 | 2025-10-02 | 28 | 20.6 | 31.2 | 151.5 | PLACA | 31.767 | 3 | 151.456
23472 - TERRA (MANAZANA 4) | PL-1251 | Outinord IND 1" | Placa entrepiso Torre 1 eje 7 al 13 entre F-J Apt 1701, 1712 | 2025-09-03 | 2025-10-01 | 28 | 20.6 | 30.7 | 149 | PLACA | 30.533 | 3 | 149.029
23472 - TERRA (MANAZANA 4) | PL-1251 | Outinord IND 1" | Placa entrepiso Torre 1 eje 7 al 13 entre F-J Apt 1701, 1712 | 2025-09-03 | 2025-10-01 | 28 | 20.6 | 31 | 150.5 | PLACA | 30.533 | 3 | 150.485
23472 - TERRA (MANAZANA 4) | PL-1251 | Outinord IND 1" | Placa entrepiso Torre 1 eje 7 al 13 entre F-J Apt 1701, 1712 | 2025-09-03 | 2025-10-01 | 28 | 20.6 | 29.9 | 145.1 | PLACA | 30.533 | 3 | 145.146
23472 - TERRA (MANAZANA 4) | PL-1206 | Outinord IND 1" | Placa entre piso torre 1 eje 13 al 19 entre F-J Apto 1410-1411 | 2025-08-05 | 2025-09-02 | 28 | 20.6 | 28.3 | 137.4 | PLACA | 27.633 | 3 | 137.379
23472 - TERRA (MANAZANA 4) | PL-1206 | Outinord IND 1" | Placa entre piso torre 1 eje 13 al 19 entre F-J Apto 1410-1411 | 2025-08-05 | 2025-09-02 | 28 | 20.6 | 27.6 | 134 | PLACA | 27.633 | 3 | 133.981
23472 - TERRA (MANAZANA 4) | PL-1206 | Outinord IND 1" | Placa entre piso torre 1 eje 13 al 19 entre F-J Apto 1410-1411 | 2025-08-05 | 2025-09-02 | 28 | 20.6 | 27 | 131.1 | PLACA | 27.633 | 3 | 131.068
23472 - TERRA (MANAZANA 4) | PL-1204 | Outinord IND 1" | Placa entrepiso torre 1 eje 13 al 19 entre A-E Apt 1408, 1409 y escalera eje 17 al 19 entre D-G costado oriental piso 10 al piso 11 | 2025-08-04 | 2025-09-01 | 28 | 20.6 | 29.2 | 141.7 | PLACA | 28.933 | 3 | 141.748
23472 - TERRA (MANAZANA 4) | PL-1204 | Outinord IND 1" | Placa entrepiso torre 1 eje 13 al 19 entre A-E Apt 1408, 1409 y escalera eje 17 al 19 entre D-G costado oriental piso 10 al piso 11 | 2025-08-04 | 2025-09-01 | 28 | 20.6 | 29 | 140.8 | PLACA | 28.933 | 3 | 140.777
23472 - TERRA (MANAZANA 4) | PL-1204 | Outinord IND 1" | Placa entrepiso torre 1 eje 13 al 19 entre A-E Apt 1408, 1409 y escalera eje 17 al 19 entre D-G costado oriental piso 10 al piso 11 | 2025-08-04 | 2025-09-01 | 28 | 20.6 | 28.6 | 138.8 | PLACA | 28.933 | 3 | 138.835
23472 - TERRA (MANAZANA 4) | G-107 | No especificado | Grouting cubierta torre 2 eje 1 al 23 entre J y eje 23 entre A - J y muretes cubierta | 2025-09-08 | 2025-10-06 | 28 | 17.5 | 30.1 | 172 |  | 30.133 | 3 | 172
23472 - TERRA (MANAZANA 4) | G-107 | No especificado | Grouting cubierta torre 2 eje 1 al 23 entre J y eje 23 entre A - J y muretes cubierta | 2025-09-08 | 2025-10-06 | 28 | 17.5 | 29.9 | 170.9 |  | 30.133 | 3 | 170.857
23472 - TERRA (MANAZANA 4) | G-107 | No especificado | Grouting cubierta torre 2 eje 1 al 23 entre J y eje 23 entre A - J y muretes cubierta | 2025-09-08 | 2025-10-06 | 28 | 17.5 | 30.4 | 173.7 |  | 30.133 | 3 | 173.714
23472 - TERRA (MANAZANA 4) | G-106 | No especificado | Grouting torre 2 cubierta eje 1 al 23 entre A y eje 1 entre A- J | 2025-09-08 | 2025-10-06 | 28 | 17.5 | 28.4 | 162.3 |  | 28.367 | 3 | 162.286
23472 - TERRA (MANAZANA 4) | G-106 | No especificado | Grouting torre 2 cubierta eje 1 al 23 entre A y eje 1 entre A- J | 2025-09-08 | 2025-10-06 | 28 | 17.5 | 28.8 | 164.6 |  | 28.367 | 3 | 164.571
23472 - TERRA (MANAZANA 4) | G-106 | No especificado | Grouting torre 2 cubierta eje 1 al 23 entre A y eje 1 entre A- J | 2025-09-08 | 2025-10-06 | 28 | 17.5 | 27.9 | 159.4 |  | 28.367 | 3 | 159.429
23472 - TERRA (MANAZANA 4) | G-105 | No especificado | Grouting cubierta torre 3 eje 1 al 23 entre J y eje 23 entre A - J y muretes cubierta | 2025-09-08 | 2025-10-06 | 28 | 17.5 | 31.5 | 180 |  | 31.067 | 3 | 180
23472 - TERRA (MANAZANA 4) | G-105 | No especificado | Grouting cubierta torre 3 eje 1 al 23 entre J y eje 23 entre A - J y muretes cubierta | 2025-09-08 | 2025-10-06 | 28 | 17.5 | 30.6 | 174.9 |  | 31.067 | 3 | 174.857
23472 - TERRA (MANAZANA 4) | G-105 | No especificado | Grouting cubierta torre 3 eje 1 al 23 entre J y eje 23 entre A - J y muretes cubierta | 2025-09-08 | 2025-10-06 | 28 | 17.5 | 31.1 | 177.7 |  | 31.067 | 3 | 177.714
23472 - TERRA (MANAZANA 4) | G-104 | No especificado | Grouting torre 3 cubierta eje 1 al 23 entre A y eje 1 entre A - J | 2025-09-08 | 2025-10-06 | 28 | 17.5 | 35 | 200 |  | 35.033 | 3 | 200
23472 - TERRA (MANAZANA 4) | G-104 | No especificado | Grouting torre 3 cubierta eje 1 al 23 entre A y eje 1 entre A - J | 2025-09-08 | 2025-10-06 | 28 | 17.5 | 35.7 | 204 |  | 35.033 | 3 | 204
23472 - TERRA (MANAZANA 4) | G-104 | No especificado | Grouting torre 3 cubierta eje 1 al 23 entre A y eje 1 entre A - J | 2025-09-08 | 2025-10-06 | 28 | 17.5 | 34.4 | 196.6 |  | 35.033 | 3 | 196.571
23472 - TERRA (MANAZANA 4) | MP05 | Mortero piso Tequendama | Mortero piso, alistado de cubierta torre 3 eje 1 al 23 A - J | 2025-11-05 | 2025-12-03 | 28 | 14 | 26.3 | 187.9 |  | 25.9 | 3 | 187.857
23472 - TERRA (MANAZANA 4) | MP05 | Mortero piso Tequendama | Mortero piso, alistado de cubierta torre 3 eje 1 al 23 A - J | 2025-11-05 | 2025-12-03 | 28 | 14 | 25.5 | 182.1 |  | 25.9 | 3 | 182.143
23472 - TERRA (MANAZANA 4) | MP05 | Mortero piso Tequendama | Mortero piso, alistado de cubierta torre 3 eje 1 al 23 A - J | 2025-11-05 | 2025-12-03 | 28 | 14 | 25.9 | 185 |  | 25.9 | 3 | 185
23472 - TERRA (MANAZANA 4) | MP03 | No especificado | Mortero Piso Torre 1 eje 1 al 19 entre A - J Piso 2 | 2025-08-19 | 2025-09-16 | 28 | 14 | 16.9 | 120.7 |  | 16.533 | 3 | 120.714
23472 - TERRA (MANAZANA 4) | MP03 | No especificado | Mortero Piso Torre 1 eje 1 al 19 entre A - J Piso 2 | 2025-08-19 | 2025-09-16 | 28 | 14 | 16.3 | 116.4 |  | 16.533 | 3 | 116.429
23472 - TERRA (MANAZANA 4) | MP03 | No especificado | Mortero Piso Torre 1 eje 1 al 19 entre A - J Piso 2 | 2025-08-19 | 2025-09-16 | 28 | 14 | 16.4 | 117.1 |  | 16.533 | 3 | 117.143
23472 - TERRA (MANAZANA 4) | Mp - 02 | No especificado | Muestra mortero piso tequendama 14.0 kg cm2 | 2025-08-15 | 2025-09-12 | 28 | 14 | 26.6 | 190 |  | 26.133 | 3 | 190
23472 - TERRA (MANAZANA 4) | Mp - 02 | No especificado | Muestra mortero piso tequendama 14.0 kg cm2 | 2025-08-15 | 2025-09-12 | 28 | 14 | 25.7 | 183.6 |  | 26.133 | 3 | 183.571
23472 - TERRA (MANAZANA 4) | Mp - 02 | No especificado | Muestra mortero piso tequendama 14.0 kg cm2 | 2025-08-15 | 2025-09-12 | 28 | 14 | 26.1 | 186.4 |  | 26.133 | 3 | 186.429
23472 - TERRA (MANAZANA 4) | M - 155 | Mortero de pega | Mampostería torre 1 eje J entre 1 al 19 cubierta | 2026-03-09 | 2026-04-06 | 28 | 12.5 | 16.2 | 129.6 |  | 15.867 | 3 | 129.6
23472 - TERRA (MANAZANA 4) | M - 155 | Mortero de pega | Mampostería torre 1 eje J entre 1 al 19 cubierta | 2026-03-09 | 2026-04-06 | 28 | 12.5 | 15.7 | 125.6 |  | 15.867 | 3 | 125.6
23472 - TERRA (MANAZANA 4) | M - 155 | Mortero de pega | Mampostería torre 1 eje J entre 1 al 19 cubierta | 2026-03-09 | 2026-04-06 | 28 | 12.5 | 15.7 | 125.6 |  | 15.867 | 3 | 125.6
23472 - TERRA (MANAZANA 4) | M - 154 | Mortero de pega | Mampostería Torre 1 eje A entre 1 al 19 cubierta | 2026-03-09 | 2026-04-06 | 28 | 12.5 | 16.9 | 135.2 |  | 16.8 | 3 | 135.2
23472 - TERRA (MANAZANA 4) | M - 154 | Mortero de pega | Mampostería Torre 1 eje A entre 1 al 19 cubierta | 2026-03-09 | 2026-04-06 | 28 | 12.5 | 16.9 | 135.2 |  | 16.8 | 3 | 135.2
23472 - TERRA (MANAZANA 4) | M - 154 | Mortero de pega | Mampostería Torre 1 eje A entre 1 al 19 cubierta | 2026-03-09 | 2026-04-06 | 28 | 12.5 | 16.6 | 132.8 |  | 16.8 | 3 | 132.8
23472 - TERRA (MANAZANA 4) | G - 151 | No Especificado | Grouting torre 1 eje J entre 1 al 19 apt 2401, 2402, 2403, 2410, 2411, 2412 | 2026-02-16 | 2026-03-16 | 28 | 12.5 | 26.9 | 215.2 |  | 27.033 | 3 | 215.2
23472 - TERRA (MANAZANA 4) | G - 151 | No Especificado | Grouting torre 1 eje J entre 1 al 19 apt 2401, 2402, 2403, 2410, 2411, 2412 | 2026-02-16 | 2026-03-16 | 28 | 12.5 | 27.5 | 220 |  | 27.033 | 3 | 220
23472 - TERRA (MANAZANA 4) | G - 151 | No Especificado | Grouting torre 1 eje J entre 1 al 19 apt 2401, 2402, 2403, 2410, 2411, 2412 | 2026-02-16 | 2026-03-16 | 28 | 12.5 | 26.7 | 213.6 |  | 27.033 | 3 | 213.6
23472 - TERRA (MANAZANA 4) | G - 150 | No Especificado | Grouting torre 1 eje A entre 1 al 19 apt 2404, 2405, 2406, 2407, 2408, 2409 | 2026-02-16 | 2026-03-16 | 28 | 12.5 | 22.2 | 177.6 |  | 22.033 | 3 | 177.6
23472 - TERRA (MANAZANA 4) | G - 150 | No Especificado | Grouting torre 1 eje A entre 1 al 19 apt 2404, 2405, 2406, 2407, 2408, 2409 | 2026-02-16 | 2026-03-16 | 28 | 12.5 | 21.8 | 174.4 |  | 22.033 | 3 | 174.4
23472 - TERRA (MANAZANA 4) | G - 150 | No Especificado | Grouting torre 1 eje A entre 1 al 19 apt 2404, 2405, 2406, 2407, 2408, 2409 | 2026-02-16 | 2026-03-16 | 28 | 12.5 | 22.1 | 176.8 |  | 22.033 | 3 | 176.8
23472 - TERRA (MANAZANA 4) | G - 149 | No Especificado | Grouting torre 1 eje J entre 1 al 19 apt 2301, 2302, 2303, 2310, 2311, 2312 | 2026-02-16 | 2026-03-16 | 28 | 12.5 | 23.9 | 191.2 |  | 23.867 | 3 | 191.2
23472 - TERRA (MANAZANA 4) | G - 149 | No Especificado | Grouting torre 1 eje J entre 1 al 19 apt 2301, 2302, 2303, 2310, 2311, 2312 | 2026-02-16 | 2026-03-16 | 28 | 12.5 | 24.3 | 194.4 |  | 23.867 | 3 | 194.4
23472 - TERRA (MANAZANA 4) | G - 149 | No Especificado | Grouting torre 1 eje J entre 1 al 19 apt 2301, 2302, 2303, 2310, 2311, 2312 | 2026-02-16 | 2026-03-16 | 28 | 12.5 | 23.4 | 187.2 |  | 23.867 | 3 | 187.2
23472 - TERRA (MANAZANA 4) | G - 148 | No Especificado | Grouting torre 1 eje A entre 1 al 19 apt 2304, 2305, 2306, 2307, 2308, 2309 | 2026-02-16 | 2026-03-16 | 28 | 12.5 | 25.6 | 204.8 |  | 25.3 | 3 | 204.8
23472 - TERRA (MANAZANA 4) | G - 148 | No Especificado | Grouting torre 1 eje A entre 1 al 19 apt 2304, 2305, 2306, 2307, 2308, 2309 | 2026-02-16 | 2026-03-16 | 28 | 12.5 | 24.9 | 199.2 |  | 25.3 | 3 | 199.2
23472 - TERRA (MANAZANA 4) | G - 148 | No Especificado | Grouting torre 1 eje A entre 1 al 19 apt 2304, 2305, 2306, 2307, 2308, 2309 | 2026-02-16 | 2026-03-16 | 28 | 12.5 | 25.4 | 203.2 |  | 25.3 | 3 | 203.2
23472 - TERRA (MANAZANA 4) | G - 147 | No especificado | Grouting Torre 1 eje J entre 1 al 19 apt 2201, 2202, 2203, 2210, 2211, 2212 | 2026-02-11 | 2026-03-11 | 28 | 12.5 | 25.6 | 204.8 |  | 25.967 | 3 | 204.8
23472 - TERRA (MANAZANA 4) | G - 147 | No especificado | Grouting Torre 1 eje J entre 1 al 19 apt 2201, 2202, 2203, 2210, 2211, 2212 | 2026-02-11 | 2026-03-11 | 28 | 12.5 | 26.1 | 208.8 |  | 25.967 | 3 | 208.8
23472 - TERRA (MANAZANA 4) | G - 147 | No especificado | Grouting Torre 1 eje J entre 1 al 19 apt 2201, 2202, 2203, 2210, 2211, 2212 | 2026-02-11 | 2026-03-11 | 28 | 12.5 | 26.2 | 209.6 |  | 25.967 | 3 | 209.6
23472 - TERRA (MANAZANA 4) | G - 146 | No especificado | Grouting Torre 1 eje A entre 1 al 19 apto 2204, 2205, 2206, 2207, 2208, 2209 | 2026-02-11 | 2026-03-11 | 28 | 12.5 | 27 | 216 |  | 26.9 | 3 | 216
23472 - TERRA (MANAZANA 4) | G - 146 | No especificado | Grouting Torre 1 eje A entre 1 al 19 apto 2204, 2205, 2206, 2207, 2208, 2209 | 2026-02-11 | 2026-03-11 | 28 | 12.5 | 26.8 | 214.4 |  | 26.9 | 3 | 214.4
23472 - TERRA (MANAZANA 4) | G - 146 | No especificado | Grouting Torre 1 eje A entre 1 al 19 apto 2204, 2205, 2206, 2207, 2208, 2209 | 2026-02-11 | 2026-03-11 | 28 | 12.5 | 26.9 | 215.2 |  | 26.9 | 3 | 215.2
23472 - TERRA (MANAZANA 4) | G - 145 | No especificado | Grouting Torre 1 eje J entre 1 al 19 apt 2101, 2102, 2103, 2110, 2111, 2112 | 2026-02-11 | 2026-03-11 | 28 | 12.5 | 22.7 | 181.6 |  | 22.567 | 3 | 181.6
23472 - TERRA (MANAZANA 4) | G - 145 | No especificado | Grouting Torre 1 eje J entre 1 al 19 apt 2101, 2102, 2103, 2110, 2111, 2112 | 2026-02-11 | 2026-03-11 | 28 | 12.5 | 22.1 | 176.8 |  | 22.567 | 3 | 176.8
23472 - TERRA (MANAZANA 4) | G - 145 | No especificado | Grouting Torre 1 eje J entre 1 al 19 apt 2101, 2102, 2103, 2110, 2111, 2112 | 2026-02-11 | 2026-03-11 | 28 | 12.5 | 22.9 | 183.2 |  | 22.567 | 3 | 183.2
23472 - TERRA (MANAZANA 4) | G - 144 | No especificado | Grouting Torre 1 eje A entre 1 al 19 apt 2104, 2105, 2106, 2107, 2108, 2109 y fachada costado occidental piso 23 al piso 24 | 2026-02-11 | 2026-03-11 | 28 | 12.5 | 22.7 | 181.6 |  | 23.3 | 3 | 181.6
23472 - TERRA (MANAZANA 4) | G - 144 | No especificado | Grouting Torre 1 eje A entre 1 al 19 apt 2104, 2105, 2106, 2107, 2108, 2109 y fachada costado occidental piso 23 al piso 24 | 2026-02-11 | 2026-03-11 | 28 | 12.5 | 23.7 | 189.6 |  | 23.3 | 3 | 189.6
23472 - TERRA (MANAZANA 4) | G - 144 | No especificado | Grouting Torre 1 eje A entre 1 al 19 apt 2104, 2105, 2106, 2107, 2108, 2109 y fachada costado occidental piso 23 al piso 24 | 2026-02-11 | 2026-03-11 | 28 | 12.5 | 23.5 | 188 |  | 23.3 | 3 | 188
23472 - TERRA (MANAZANA 4) | G-141 | No especificado | Grouting torre 1 eje J entre 1 al 19 apt 1901,1902,1903,1910,1911,1912 y fachada costado occidental piso 17 al piso 18 | 2026-01-13 | 2026-02-10 | 28 | 12.5 | 16 | 128 |  | 15.567 | 3 | 128
23472 - TERRA (MANAZANA 4) | G-141 | No especificado | Grouting torre 1 eje J entre 1 al 19 apt 1901,1902,1903,1910,1911,1912 y fachada costado occidental piso 17 al piso 18 | 2026-01-13 | 2026-02-10 | 28 | 12.5 | 15.6 | 124.8 |  | 15.567 | 3 | 124.8
23472 - TERRA (MANAZANA 4) | G-141 | No especificado | Grouting torre 1 eje J entre 1 al 19 apt 1901,1902,1903,1910,1911,1912 y fachada costado occidental piso 17 al piso 18 | 2026-01-13 | 2026-02-10 | 28 | 12.5 | 15.1 | 120.8 |  | 15.567 | 3 | 120.8
23472 - TERRA (MANAZANA 4) | G-140 | No especificado | Grouting eje A entre 1 al 19 apt 1904,1905,1906,1907,1908,1909 y fachada costado occidental piso 15 al piso 16 torre 1 | 2026-01-13 | 2026-02-10 | 28 | 12.5 | 17.5 | 140 |  | 17.267 | 3 | 140
23472 - TERRA (MANAZANA 4) | G-140 | No especificado | Grouting eje A entre 1 al 19 apt 1904,1905,1906,1907,1908,1909 y fachada costado occidental piso 15 al piso 16 torre 1 | 2026-01-13 | 2026-02-10 | 28 | 12.5 | 17.2 | 137.6 |  | 17.267 | 3 | 137.6
23472 - TERRA (MANAZANA 4) | G-140 | No especificado | Grouting eje A entre 1 al 19 apt 1904,1905,1906,1907,1908,1909 y fachada costado occidental piso 15 al piso 16 torre 1 | 2026-01-13 | 2026-02-10 | 28 | 12.5 | 17.1 | 136.8 |  | 17.267 | 3 | 136.8
23472 - TERRA (MANAZANA 4) | G-143 | No especificado | Grouting torre 1 eje J entre 1 al 19 apt 2001,2002,2003,210,2011,2012 y fachada costado occidental piso 21 y piso 22 | 2026-01-13 | 2026-02-10 | 28 | 12.5 | 17.3 | 138.4 |  | 17 | 3 | 138.4
23472 - TERRA (MANAZANA 4) | G-143 | No especificado | Grouting torre 1 eje J entre 1 al 19 apt 2001,2002,2003,210,2011,2012 y fachada costado occidental piso 21 y piso 22 | 2026-01-13 | 2026-02-10 | 28 | 12.5 | 17 | 136 |  | 17 | 3 | 136
23472 - TERRA (MANAZANA 4) | G-143 | No especificado | Grouting torre 1 eje J entre 1 al 19 apt 2001,2002,2003,210,2011,2012 y fachada costado occidental piso 21 y piso 22 | 2026-01-13 | 2026-02-10 | 28 | 12.5 | 16.7 | 133.6 |  | 17 | 3 | 133.6
23472 - TERRA (MANAZANA 4) | G-142 | No especificado | Grouting torre 1 eje A entre 1 al 19 apt 2004,2005,2006,2007,2008,2009 y fachada costado occidental piso 19 y piso 20 | 2026-01-13 | 2026-02-10 | 28 | 12.5 | 14.8 | 118.4 |  | 14.567 | 3 | 118.4
23472 - TERRA (MANAZANA 4) | G-142 | No especificado | Grouting torre 1 eje A entre 1 al 19 apt 2004,2005,2006,2007,2008,2009 y fachada costado occidental piso 19 y piso 20 | 2026-01-13 | 2026-02-10 | 28 | 12.5 | 14.5 | 116 |  | 14.567 | 3 | 116
23472 - TERRA (MANAZANA 4) | G-142 | No especificado | Grouting torre 1 eje A entre 1 al 19 apt 2004,2005,2006,2007,2008,2009 y fachada costado occidental piso 19 y piso 20 | 2026-01-13 | 2026-02-10 | 28 | 12.5 | 14.4 | 115.2 |  | 14.567 | 3 | 115.2
23472 - TERRA (MANAZANA 4) | G - 138 | No especificado | Grouting torre 1 eje A entre 1 al 19 apt 1804, 1805, 1806, 1807, 1808, 1809 y fachada costado occidental piso 11 y piso 12 | 2025-12-12 | 2026-01-09 | 28 | 12.5 | 25.9 | 207.2 |  | 25.9 | 3 | 207.2
23472 - TERRA (MANAZANA 4) | G - 138 | No especificado | Grouting torre 1 eje A entre 1 al 19 apt 1804, 1805, 1806, 1807, 1808, 1809 y fachada costado occidental piso 11 y piso 12 | 2025-12-12 | 2026-01-09 | 28 | 12.5 | 25.5 | 204 |  | 25.9 | 3 | 204
23472 - TERRA (MANAZANA 4) | G - 138 | No especificado | Grouting torre 1 eje A entre 1 al 19 apt 1804, 1805, 1806, 1807, 1808, 1809 y fachada costado occidental piso 11 y piso 12 | 2025-12-12 | 2026-01-09 | 28 | 12.5 | 26.3 | 210.4 |  | 25.9 | 3 | 210.4
23472 - TERRA (MANAZANA 4) | G - 137 | No especificado | Grouting torre 1 eje J entre 1 al 19 apt 1701, 1702, 1703, 1710, 1711, 1712 y fachada costado occidental piso 9 al piso 10 y muretes piso 15 al piso 20 | 2025-12-12 | 2026-01-09 | 28 | 12.5 | 24.4 | 195.2 |  | 24.367 | 3 | 195.2
23472 - TERRA (MANAZANA 4) | G - 137 | No especificado | Grouting torre 1 eje J entre 1 al 19 apt 1701, 1702, 1703, 1710, 1711, 1712 y fachada costado occidental piso 9 al piso 10 y muretes piso 15 al piso 20 | 2025-12-12 | 2026-01-09 | 28 | 12.5 | 24.2 | 193.6 |  | 24.367 | 3 | 193.6
23472 - TERRA (MANAZANA 4) | G - 137 | No especificado | Grouting torre 1 eje J entre 1 al 19 apt 1701, 1702, 1703, 1710, 1711, 1712 y fachada costado occidental piso 9 al piso 10 y muretes piso 15 al piso 20 | 2025-12-12 | 2026-01-09 | 28 | 12.5 | 24.5 | 196 |  | 24.367 | 3 | 196
23472 - TERRA (MANAZANA 4) | G - 136 | No especificado | Grouting torre 1 eje A entre 1 al 19 apt 1704, 1705, 1706, 1707, 1708, 1709 y fachada costado occidental piso 7 y piso 8 | 2025-12-12 | 2026-01-09 | 28 | 12.5 | 25.5 | 204 |  | 25.4 | 3 | 204
23472 - TERRA (MANAZANA 4) | G - 136 | No especificado | Grouting torre 1 eje A entre 1 al 19 apt 1704, 1705, 1706, 1707, 1708, 1709 y fachada costado occidental piso 7 y piso 8 | 2025-12-12 | 2026-01-09 | 28 | 12.5 | 25.7 | 205.6 |  | 25.4 | 3 | 205.6
23472 - TERRA (MANAZANA 4) | G - 136 | No especificado | Grouting torre 1 eje A entre 1 al 19 apt 1704, 1705, 1706, 1707, 1708, 1709 y fachada costado occidental piso 7 y piso 8 | 2025-12-12 | 2026-01-09 | 28 | 12.5 | 25 | 200 |  | 25.4 | 3 | 200
23472 - TERRA (MANAZANA 4) | G - 139 | Grouting | Grouting torre 1 eje J entre 1 al 19 apto 1801, 1802, 1803, 1810, 1811, 1812 y fachada costado occidental piso 13 al piso 14 y muretes piso 20 al piso 24 | 2025-12-12 | 2026-01-09 | 28 | 12.5 | 24 | 192 |  | 23.667 | 3 | 192
23472 - TERRA (MANAZANA 4) | G - 139 | Grouting | Grouting torre 1 eje J entre 1 al 19 apto 1801, 1802, 1803, 1810, 1811, 1812 y fachada costado occidental piso 13 al piso 14 y muretes piso 20 al piso 24 | 2025-12-12 | 2026-01-09 | 28 | 12.5 | 23.3 | 186.4 |  | 23.667 | 3 | 186.4
23472 - TERRA (MANAZANA 4) | G - 139 | Grouting | Grouting torre 1 eje J entre 1 al 19 apto 1801, 1802, 1803, 1810, 1811, 1812 y fachada costado occidental piso 13 al piso 14 y muretes piso 20 al piso 24 | 2025-12-12 | 2026-01-09 | 28 | 12.5 | 23.7 | 189.6 |  | 23.667 | 3 | 189.6
23472 - TERRA (MANAZANA 4) | G - 135 | No especificado | Grouting torre 1 eje A entre 1 al 19 apt 1601, 1602, 1603, 1610, 1611, 1612 | 2025-11-12 | 2025-12-10 | 28 | 12.5 | 24.2 | 193.6 |  | 23.9 | 3 | 193.6
23472 - TERRA (MANAZANA 4) | G - 135 | No especificado | Grouting torre 1 eje A entre 1 al 19 apt 1601, 1602, 1603, 1610, 1611, 1612 | 2025-11-12 | 2025-12-10 | 28 | 12.5 | 23.7 | 189.6 |  | 23.9 | 3 | 189.6
23472 - TERRA (MANAZANA 4) | G - 135 | No especificado | Grouting torre 1 eje A entre 1 al 19 apt 1601, 1602, 1603, 1610, 1611, 1612 | 2025-11-12 | 2025-12-10 | 28 | 12.5 | 23.8 | 190.4 |  | 23.9 | 3 | 190.4
23472 - TERRA (MANAZANA 4) | G - 134 | No especificado | Grouting torre 1 eje A entre 1 al 19 apt 1604, 1605, 1606, 1607, 1608, 1609 | 2025-11-12 | 2025-12-10 | 28 | 12.5 | 24.9 | 199.2 |  | 24.133 | 3 | 199.2
23472 - TERRA (MANAZANA 4) | G - 134 | No especificado | Grouting torre 1 eje A entre 1 al 19 apt 1604, 1605, 1606, 1607, 1608, 1609 | 2025-11-12 | 2025-12-10 | 28 | 12.5 | 24 | 192 |  | 24.133 | 3 | 192
23472 - TERRA (MANAZANA 4) | G - 134 | No especificado | Grouting torre 1 eje A entre 1 al 19 apt 1604, 1605, 1606, 1607, 1608, 1609 | 2025-11-12 | 2025-12-10 | 28 | 12.5 | 23.5 | 188 |  | 24.133 | 3 | 188
23472 - TERRA (MANAZANA 4) | G - 133 | No especificado | Grouting torre 1 eje A entre 1 al 19 apt 1504, 1505, 1506, 1507, 1508, 1509 | 2025-11-12 | 2025-12-10 | 28 | 12.5 | 22.4 | 179.2 |  | 22.367 | 3 | 179.2
23472 - TERRA (MANAZANA 4) | G - 133 | No especificado | Grouting torre 1 eje A entre 1 al 19 apt 1504, 1505, 1506, 1507, 1508, 1509 | 2025-11-12 | 2025-12-10 | 28 | 12.5 | 22.2 | 177.6 |  | 22.367 | 3 | 177.6
23472 - TERRA (MANAZANA 4) | G - 133 | No especificado | Grouting torre 1 eje A entre 1 al 19 apt 1504, 1505, 1506, 1507, 1508, 1509 | 2025-11-12 | 2025-12-10 | 28 | 12.5 | 22.5 | 180 |  | 22.367 | 3 | 180
23472 - TERRA (MANAZANA 4) | G - 132 | No especificado | Salón comunal eje A al A’ entre 1 al 8 piso 4 y 5 y eje 1 entre A - C piso 4 y piso 5 | 2025-11-12 | 2025-12-10 | 28 | 12.5 | 24.1 | 192.8 |  | 24.067 | 3 | 192.8
23472 - TERRA (MANAZANA 4) | G - 132 | No especificado | Salón comunal eje A al A’ entre 1 al 8 piso 4 y 5 y eje 1 entre A - C piso 4 y piso 5 | 2025-11-12 | 2025-12-10 | 28 | 12.5 | 24.6 | 196.8 |  | 24.067 | 3 | 196.8
23472 - TERRA (MANAZANA 4) | G - 132 | No especificado | Salón comunal eje A al A’ entre 1 al 8 piso 4 y 5 y eje 1 entre A - C piso 4 y piso 5 | 2025-11-12 | 2025-12-10 | 28 | 12.5 | 23.5 | 188 |  | 24.067 | 3 | 188
23472 - TERRA (MANAZANA 4) | MP06 | Mortero piso Tequendama | Mortero piso torre 1 eje 1 al 19 entre A - J piso 1 al piso 8 | 2025-11-05 | 2025-12-03 | 28 | 12.5 | 20.9 | 167.2 |  | 20.833 | 3 | 167.2
23472 - TERRA (MANAZANA 4) | MP06 | Mortero piso Tequendama | Mortero piso torre 1 eje 1 al 19 entre A - J piso 1 al piso 8 | 2025-11-05 | 2025-12-03 | 28 | 12.5 | 21.2 | 169.6 |  | 20.833 | 3 | 169.6
23472 - TERRA (MANAZANA 4) | MP06 | Mortero piso Tequendama | Mortero piso torre 1 eje 1 al 19 entre A - J piso 1 al piso 8 | 2025-11-05 | 2025-12-03 | 28 | 12.5 | 20.4 | 163.2 |  | 20.833 | 3 | 163.2
23472 - TERRA (MANAZANA 4) | G 130 | No Especificado | Grouting torre 1 eje J entre 1 al 19 aptos 1401, 1402, 1403, 1410, 1411, 1412 y fachada costado occidental piso 3 y 4 y muretes piso 5 al 10 | 2025-10-23 | 2025-11-20 | 28 | 12.5 | 25.9 | 207.2 |  | 26.367 | 3 | 207.2
23472 - TERRA (MANAZANA 4) | G 130 | No Especificado | Grouting torre 1 eje J entre 1 al 19 aptos 1401, 1402, 1403, 1410, 1411, 1412 y fachada costado occidental piso 3 y 4 y muretes piso 5 al 10 | 2025-10-23 | 2025-11-20 | 28 | 12.5 | 26.3 | 210.4 |  | 26.367 | 3 | 210.4
23472 - TERRA (MANAZANA 4) | G 130 | No Especificado | Grouting torre 1 eje J entre 1 al 19 aptos 1401, 1402, 1403, 1410, 1411, 1412 y fachada costado occidental piso 3 y 4 y muretes piso 5 al 10 | 2025-10-23 | 2025-11-20 | 28 | 12.5 | 26.9 | 215.2 |  | 26.367 | 3 | 215.2
23472 - TERRA (MANAZANA 4) | G - 129 | No Especificado | Grouting torre 1 eje A entre 1 al 19 aptos 1404, 1405, 1406, 1407, 1408, 1409, y fachada costado occidental piso 1 y 2 | 2025-10-23 | 2025-11-20 | 28 | 12.5 | 25.4 | 203.2 |  | 25.467 | 3 | 203.2
23472 - TERRA (MANAZANA 4) | G - 129 | No Especificado | Grouting torre 1 eje A entre 1 al 19 aptos 1404, 1405, 1406, 1407, 1408, 1409, y fachada costado occidental piso 1 y 2 | 2025-10-23 | 2025-11-20 | 28 | 12.5 | 25.7 | 205.6 |  | 25.467 | 3 | 205.6
23472 - TERRA (MANAZANA 4) | G - 129 | No Especificado | Grouting torre 1 eje A entre 1 al 19 aptos 1404, 1405, 1406, 1407, 1408, 1409, y fachada costado occidental piso 1 y 2 | 2025-10-23 | 2025-11-20 | 28 | 12.5 | 25.3 | 202.4 |  | 25.467 | 3 | 202.4
23472 - TERRA (MANAZANA 4) | G - 128 | No Especificado | Grouting salón comunal eje A al A’ entre 1 al 8 piso 1, 2 y 3 y eje 1 entre A – C piso 1, 2 y 3 y muretes bloque y ladrillo y los muretes bloque son de torre 1 de la mampostería interna | 2025-10-23 | 2025-11-20 | 28 | 12.5 | 27.4 | 219.2 |  | 27 | 3 | 219.2
23472 - TERRA (MANAZANA 4) | G - 128 | No Especificado | Grouting salón comunal eje A al A’ entre 1 al 8 piso 1, 2 y 3 y eje 1 entre A – C piso 1, 2 y 3 y muretes bloque y ladrillo y los muretes bloque son de torre 1 de la mampostería interna | 2025-10-23 | 2025-11-20 | 28 | 12.5 | 26.7 | 213.6 |  | 27 | 3 | 213.6
23472 - TERRA (MANAZANA 4) | G - 128 | No Especificado | Grouting salón comunal eje A al A’ entre 1 al 8 piso 1, 2 y 3 y eje 1 entre A – C piso 1, 2 y 3 y muretes bloque y ladrillo y los muretes bloque son de torre 1 de la mampostería interna | 2025-10-23 | 2025-11-20 | 28 | 12.5 | 26.9 | 215.2 |  | 27 | 3 | 215.2
23472 - TERRA (MANAZANA 4) | G - 131 | No Especificado | Grouting eje J entre 1 al 19, torre 1 aptos 1501, 1502, 1503, 1510, 1511, 1512 y fachada costado occidental piso 5 y 6 y muretes piso 10 al piso 15 | 2025-10-23 | 2025-11-20 | 28 | 12.5 | 26.3 | 210.4 |  | 25.867 | 3 | 210.4
23472 - TERRA (MANAZANA 4) | G - 131 | No Especificado | Grouting eje J entre 1 al 19, torre 1 aptos 1501, 1502, 1503, 1510, 1511, 1512 y fachada costado occidental piso 5 y 6 y muretes piso 10 al piso 15 | 2025-10-23 | 2025-11-20 | 28 | 12.5 | 25.5 | 204 |  | 25.867 | 3 | 204
23472 - TERRA (MANAZANA 4) | G - 131 | No Especificado | Grouting eje J entre 1 al 19, torre 1 aptos 1501, 1502, 1503, 1510, 1511, 1512 y fachada costado occidental piso 5 y 6 y muretes piso 10 al piso 15 | 2025-10-23 | 2025-11-20 | 28 | 12.5 | 25.8 | 206.4 |  | 25.867 | 3 | 206.4
23472 - TERRA (MANAZANA 4) | G - 127 | No específicado | Grouting torre 1 eje J entre 1 al 19, apt 1301, 1302, 1303, 1310, 1311,1312 | 2025-10-10 | 2025-11-07 | 28 | 12.5 | 23.6 | 188.8 |  | 23.9 | 3 | 188.8
23472 - TERRA (MANAZANA 4) | G - 127 | No específicado | Grouting torre 1 eje J entre 1 al 19, apt 1301, 1302, 1303, 1310, 1311,1312 | 2025-10-10 | 2025-11-07 | 28 | 12.5 | 24.2 | 193.6 |  | 23.9 | 3 | 193.6
23472 - TERRA (MANAZANA 4) | G - 127 | No específicado | Grouting torre 1 eje J entre 1 al 19, apt 1301, 1302, 1303, 1310, 1311,1312 | 2025-10-10 | 2025-11-07 | 28 | 12.5 | 23.9 | 191.2 |  | 23.9 | 3 | 191.2
23472 - TERRA (MANAZANA 4) | G - 126 | No específicado | Grouting torre 1 eje A entre 1 al 19, apt 1304, 1305, 1306, 1307, 1308, 1309 | 2025-10-10 | 2025-11-07 | 28 | 12.5 | 25.9 | 207.2 |  | 25.833 | 3 | 207.2
23472 - TERRA (MANAZANA 4) | G - 126 | No específicado | Grouting torre 1 eje A entre 1 al 19, apt 1304, 1305, 1306, 1307, 1308, 1309 | 2025-10-10 | 2025-11-07 | 28 | 12.5 | 26 | 208 |  | 25.833 | 3 | 208
23472 - TERRA (MANAZANA 4) | G - 126 | No específicado | Grouting torre 1 eje A entre 1 al 19, apt 1304, 1305, 1306, 1307, 1308, 1309 | 2025-10-10 | 2025-11-07 | 28 | 12.5 | 25.6 | 204.8 |  | 25.833 | 3 | 204.8
23472 - TERRA (MANAZANA 4) | G - 125 | No específicado | Grouting torre 1 eje J entre 1 al 19, apt 1201, 1202, 1203, 1210, 1211, 1212 | 2025-10-10 | 2025-11-07 | 28 | 12.5 | 22.4 | 179.2 |  | 22.533 | 3 | 179.2
23472 - TERRA (MANAZANA 4) | G - 125 | No específicado | Grouting torre 1 eje J entre 1 al 19, apt 1201, 1202, 1203, 1210, 1211, 1212 | 2025-10-10 | 2025-11-07 | 28 | 12.5 | 22.7 | 181.6 |  | 22.533 | 3 | 181.6
23472 - TERRA (MANAZANA 4) | G - 125 | No específicado | Grouting torre 1 eje J entre 1 al 19, apt 1201, 1202, 1203, 1210, 1211, 1212 | 2025-10-10 | 2025-11-07 | 28 | 12.5 | 22.5 | 180 |  | 22.533 | 3 | 180
23472 - TERRA (MANAZANA 4) | G - 124 | Grouting | Grouting torre 1 eje A entre 1 al 19, apt 1204, 1205, 1206, 1207, 1208, 1209 | 2025-10-10 | 2025-11-07 | 28 | 12.5 | 23.4 | 187.2 |  | 23.233 | 3 | 187.2
23472 - TERRA (MANAZANA 4) | G - 124 | Grouting | Grouting torre 1 eje A entre 1 al 19, apt 1204, 1205, 1206, 1207, 1208, 1209 | 2025-10-10 | 2025-11-07 | 28 | 12.5 | 23 | 184 |  | 23.233 | 3 | 184
23472 - TERRA (MANAZANA 4) | G - 124 | Grouting | Grouting torre 1 eje A entre 1 al 19, apt 1204, 1205, 1206, 1207, 1208, 1209 | 2025-10-10 | 2025-11-07 | 28 | 12.5 | 23.3 | 186.4 |  | 23.233 | 3 | 186.4
23472 - TERRA (MANAZANA 4) | G - 123 | No especificado | Grouting torre 1 eje J entre 1 al 19 apto 1101, 1102, 1103, 1110, 1111, 1112 | 2025-09-29 | 2025-10-27 | 28 | 12.5 | 22.6 | 180.8 |  | 22.6 | 3 | 180.8
23472 - TERRA (MANAZANA 4) | G - 123 | No especificado | Grouting torre 1 eje J entre 1 al 19 apto 1101, 1102, 1103, 1110, 1111, 1112 | 2025-09-29 | 2025-10-27 | 28 | 12.5 | 22.9 | 183.2 |  | 22.6 | 3 | 183.2
23472 - TERRA (MANAZANA 4) | G - 123 | No especificado | Grouting torre 1 eje J entre 1 al 19 apto 1101, 1102, 1103, 1110, 1111, 1112 | 2025-09-29 | 2025-10-27 | 28 | 12.5 | 22.3 | 178.4 |  | 22.6 | 3 | 178.4
23472 - TERRA (MANAZANA 4) | G - 122 | No especificado | Grouting torre 1 eje A entre 1 al 19 apto 1104, 1105, 1106, 1107, 1108, 1109 | 2025-09-29 | 2025-10-27 | 28 | 12.5 | 22.5 | 180 |  | 22.533 | 3 | 180
23472 - TERRA (MANAZANA 4) | G - 122 | No especificado | Grouting torre 1 eje A entre 1 al 19 apto 1104, 1105, 1106, 1107, 1108, 1109 | 2025-09-29 | 2025-10-27 | 28 | 12.5 | 23 | 184 |  | 22.533 | 3 | 184
23472 - TERRA (MANAZANA 4) | G - 122 | No especificado | Grouting torre 1 eje A entre 1 al 19 apto 1104, 1105, 1106, 1107, 1108, 1109 | 2025-09-29 | 2025-10-27 | 28 | 12.5 | 22.1 | 176.8 |  | 22.533 | 3 | 176.8
23472 - TERRA (MANAZANA 4) | G - 121 | No especificado | Grouting torre 1 eje J entre 1 al 19 apto 1001, 1002, 1003, 1010, 1011, 1012 | 2025-09-29 | 2025-10-27 | 28 | 12.5 | 25.4 | 203.2 |  | 25.467 | 3 | 203.2
23472 - TERRA (MANAZANA 4) | G - 121 | No especificado | Grouting torre 1 eje J entre 1 al 19 apto 1001, 1002, 1003, 1010, 1011, 1012 | 2025-09-29 | 2025-10-27 | 28 | 12.5 | 25.3 | 202.4 |  | 25.467 | 3 | 202.4
23472 - TERRA (MANAZANA 4) | G - 121 | No especificado | Grouting torre 1 eje J entre 1 al 19 apto 1001, 1002, 1003, 1010, 1011, 1012 | 2025-09-29 | 2025-10-27 | 28 | 12.5 | 25.7 | 205.6 |  | 25.467 | 3 | 205.6
23472 - TERRA (MANAZANA 4) | G - 120 | No especificado | Grouting torre 1 eje A entre 1 al 19 apto 1004, 1005, 1006, 1007, 1008, 1009 | 2025-09-29 | 2025-10-27 | 28 | 12.5 | 25.6 | 204.8 |  | 25.933 | 3 | 204.8
23472 - TERRA (MANAZANA 4) | G - 120 | No especificado | Grouting torre 1 eje A entre 1 al 19 apto 1004, 1005, 1006, 1007, 1008, 1009 | 2025-09-29 | 2025-10-27 | 28 | 12.5 | 26 | 208 |  | 25.933 | 3 | 208
23472 - TERRA (MANAZANA 4) | G - 120 | No especificado | Grouting torre 1 eje A entre 1 al 19 apto 1004, 1005, 1006, 1007, 1008, 1009 | 2025-09-29 | 2025-10-27 | 28 | 12.5 | 26.2 | 209.6 |  | 25.933 | 3 | 209.6
23472 - TERRA (MANAZANA 4) | G - 119 | No especificado | Grouting torre 1 eje J entre 1 al 19 apt 901 , 902, 903, 910, 911, 912 | 2025-09-24 | 2025-10-22 | 28 | 12.5 | 29.5 | 236 |  | 28.967 | 3 | 236
23472 - TERRA (MANAZANA 4) | G - 119 | No especificado | Grouting torre 1 eje J entre 1 al 19 apt 901 , 902, 903, 910, 911, 912 | 2025-09-24 | 2025-10-22 | 28 | 12.5 | 28.5 | 228 |  | 28.967 | 3 | 228
23472 - TERRA (MANAZANA 4) | G - 119 | No especificado | Grouting torre 1 eje J entre 1 al 19 apt 901 , 902, 903, 910, 911, 912 | 2025-09-24 | 2025-10-22 | 28 | 12.5 | 28.9 | 231.2 |  | 28.967 | 3 | 231.2
23472 - TERRA (MANAZANA 4) | G - 118 | No especificado | Grouting torre 1 eje A entre 1 al 19 apt 904 , 905, 906, 907, 908, 909 | 2025-09-24 | 2025-10-22 | 28 | 12.5 | 29.7 | 237.6 |  | 29.5 | 3 | 237.6
23472 - TERRA (MANAZANA 4) | G - 118 | No especificado | Grouting torre 1 eje A entre 1 al 19 apt 904 , 905, 906, 907, 908, 909 | 2025-09-24 | 2025-10-22 | 28 | 12.5 | 28.6 | 228.8 |  | 29.5 | 3 | 228.8
23472 - TERRA (MANAZANA 4) | G - 118 | No especificado | Grouting torre 1 eje A entre 1 al 19 apt 904 , 905, 906, 907, 908, 909 | 2025-09-24 | 2025-10-22 | 28 | 12.5 | 30.2 | 241.6 |  | 29.5 | 3 | 241.6
23472 - TERRA (MANAZANA 4) | G - 117 | No especificado | Grouting torre 1 eje J entre 1 al 19 apt 801 , 802 , 803 , 810 , 811 , 812 | 2025-09-24 | 2025-10-22 | 28 | 12.5 | 28.9 | 231.2 |  | 29 | 3 | 231.2
23472 - TERRA (MANAZANA 4) | G - 117 | No especificado | Grouting torre 1 eje J entre 1 al 19 apt 801 , 802 , 803 , 810 , 811 , 812 | 2025-09-24 | 2025-10-22 | 28 | 12.5 | 29.3 | 234.4 |  | 29 | 3 | 234.4
23472 - TERRA (MANAZANA 4) | G - 117 | No especificado | Grouting torre 1 eje J entre 1 al 19 apt 801 , 802 , 803 , 810 , 811 , 812 | 2025-09-24 | 2025-10-22 | 28 | 12.5 | 28.8 | 230.4 |  | 29 | 3 | 230.4
23472 - TERRA (MANAZANA 4) | G - 116 | No especificado | Grouting torre 1 eje A entre 1 al 19 apt 804,805,806,807,808,809 | 2025-09-24 | 2025-10-22 | 28 | 12.5 | 26.7 | 213.6 |  | 26.367 | 3 | 213.6
23472 - TERRA (MANAZANA 4) | G - 116 | No especificado | Grouting torre 1 eje A entre 1 al 19 apt 804,805,806,807,808,809 | 2025-09-24 | 2025-10-22 | 28 | 12.5 | 26.3 | 210.4 |  | 26.367 | 3 | 210.4
23472 - TERRA (MANAZANA 4) | G - 116 | No especificado | Grouting torre 1 eje A entre 1 al 19 apt 804,805,806,807,808,809 | 2025-09-24 | 2025-10-22 | 28 | 12.5 | 26.1 | 208.8 |  | 26.367 | 3 | 208.8
23472 - TERRA (MANAZANA 4) | G - 115 | No especificado | Grouting torre 1 eje J entre 1 al 19 apt 701, 702, 703, 710, 711, 712 | 2025-09-16 | 2025-10-14 | 28 | 12.5 | 21.3 | 170.4 |  | 21.233 | 3 | 170.4
23472 - TERRA (MANAZANA 4) | G - 115 | No especificado | Grouting torre 1 eje J entre 1 al 19 apt 701, 702, 703, 710, 711, 712 | 2025-09-16 | 2025-10-14 | 28 | 12.5 | 21.6 | 172.8 |  | 21.233 | 3 | 172.8
23472 - TERRA (MANAZANA 4) | G - 115 | No especificado | Grouting torre 1 eje J entre 1 al 19 apt 701, 702, 703, 710, 711, 712 | 2025-09-16 | 2025-10-14 | 28 | 12.5 | 20.8 | 166.4 |  | 21.233 | 3 | 166.4
23472 - TERRA (MANAZANA 4) | G - 114 | No especificado | Grouting torre 1 eje A entre 1 al 19 apt 704, 705, 706, 707, 708, 709 | 2025-09-16 | 2025-10-14 | 28 | 12.5 | 20.9 | 167.2 |  | 20.7 | 3 | 167.2
23472 - TERRA (MANAZANA 4) | G - 114 | No especificado | Grouting torre 1 eje A entre 1 al 19 apt 704, 705, 706, 707, 708, 709 | 2025-09-16 | 2025-10-14 | 28 | 12.5 | 20.1 | 160.8 |  | 20.7 | 3 | 160.8
23472 - TERRA (MANAZANA 4) | G - 114 | No especificado | Grouting torre 1 eje A entre 1 al 19 apt 704, 705, 706, 707, 708, 709 | 2025-09-16 | 2025-10-14 | 28 | 12.5 | 21.1 | 168.8 |  | 20.7 | 3 | 168.8
23472 - TERRA (MANAZANA 4) | G - 113 | No especificado | Grouting torre 1 eje J entre 1 al 19 apt 601, 602, 603, 610, 611, 612 | 2025-09-16 | 2025-10-14 | 28 | 12.5 | 19.2 | 153.6 |  | 19.167 | 3 | 153.6
23472 - TERRA (MANAZANA 4) | G - 113 | No especificado | Grouting torre 1 eje J entre 1 al 19 apt 601, 602, 603, 610, 611, 612 | 2025-09-16 | 2025-10-14 | 28 | 12.5 | 19.3 | 154.4 |  | 19.167 | 3 | 154.4
23472 - TERRA (MANAZANA 4) | G - 113 | No especificado | Grouting torre 1 eje J entre 1 al 19 apt 601, 602, 603, 610, 611, 612 | 2025-09-16 | 2025-10-14 | 28 | 12.5 | 19 | 152 |  | 19.167 | 3 | 152
23472 - TERRA (MANAZANA 4) | G - 112 | No especificado | Grouting torre 1 eje A entre 1 al 19 apt 604, 605, 606, 607, 608, 609 | 2025-09-16 | 2025-10-14 | 28 | 12.5 | 18.2 | 145.6 |  | 18.267 | 3 | 145.6
23472 - TERRA (MANAZANA 4) | G - 112 | No especificado | Grouting torre 1 eje A entre 1 al 19 apt 604, 605, 606, 607, 608, 609 | 2025-09-16 | 2025-10-14 | 28 | 12.5 | 18 | 144 |  | 18.267 | 3 | 144
23472 - TERRA (MANAZANA 4) | G - 112 | No especificado | Grouting torre 1 eje A entre 1 al 19 apt 604, 605, 606, 607, 608, 609 | 2025-09-16 | 2025-10-14 | 28 | 12.5 | 18.6 | 148.8 |  | 18.267 | 3 | 148.8
23472 - TERRA (MANAZANA 4) | G-111 | No especificado | Grouting torre 1 eje J entre 1 al 19 apt 501,502,503,510,511,512 | 2025-09-13 | 2025-10-11 | 28 | 12.5 | 16.2 | 129.6 |  | 16.167 | 3 | 129.6
23472 - TERRA (MANAZANA 4) | G-111 | No especificado | Grouting torre 1 eje J entre 1 al 19 apt 501,502,503,510,511,512 | 2025-09-13 | 2025-10-11 | 28 | 12.5 | 16 | 128 |  | 16.167 | 3 | 128
23472 - TERRA (MANAZANA 4) | G-111 | No especificado | Grouting torre 1 eje J entre 1 al 19 apt 501,502,503,510,511,512 | 2025-09-13 | 2025-10-11 | 28 | 12.5 | 16.3 | 130.4 |  | 16.167 | 3 | 130.4
23472 - TERRA (MANAZANA 4) | G-110 | No especificado | Grouting torre 1 eje A entre 1 al 19 apt 504,505,506,507,508,509 | 2025-09-13 | 2025-10-11 | 28 | 12.5 | 14.9 | 119.2 |  | 14.5 | 3 | 119.2
23472 - TERRA (MANAZANA 4) | G-110 | No especificado | Grouting torre 1 eje A entre 1 al 19 apt 504,505,506,507,508,509 | 2025-09-13 | 2025-10-11 | 28 | 12.5 | 14.2 | 113.6 |  | 14.5 | 3 | 113.6
23472 - TERRA (MANAZANA 4) | G-110 | No especificado | Grouting torre 1 eje A entre 1 al 19 apt 504,505,506,507,508,509 | 2025-09-13 | 2025-10-11 | 28 | 12.5 | 14.4 | 115.2 |  | 14.5 | 3 | 115.2
23472 - TERRA (MANAZANA 4) | G-109 | No especificado | Grouting torre 1 eje I entre 1 al 19 apt 401,402,403,410,411,412 | 2025-09-13 | 2025-10-11 | 28 | 12.5 | 25.6 | 204.8 |  | 25.767 | 3 | 204.8
23472 - TERRA (MANAZANA 4) | G-109 | No especificado | Grouting torre 1 eje I entre 1 al 19 apt 401,402,403,410,411,412 | 2025-09-13 | 2025-10-11 | 28 | 12.5 | 26 | 208 |  | 25.767 | 3 | 208
23472 - TERRA (MANAZANA 4) | G-109 | No especificado | Grouting torre 1 eje I entre 1 al 19 apt 401,402,403,410,411,412 | 2025-09-13 | 2025-10-11 | 28 | 12.5 | 25.7 | 205.6 |  | 25.767 | 3 | 205.6
23472 - TERRA (MANAZANA 4) | G-108 | No especificado | Grouting torre 1 eje A entre 1 al 19 apt 404,405,406,407,408,409,y muretes piso 1 al 5 | 2025-09-13 | 2025-10-11 | 28 | 12.5 | 23.3 | 186.4 |  | 23.267 | 3 | 186.4
23472 - TERRA (MANAZANA 4) | G-108 | No especificado | Grouting torre 1 eje A entre 1 al 19 apt 404,405,406,407,408,409,y muretes piso 1 al 5 | 2025-09-13 | 2025-10-11 | 28 | 12.5 | 23 | 184 |  | 23.267 | 3 | 184
23472 - TERRA (MANAZANA 4) | G-108 | No especificado | Grouting torre 1 eje A entre 1 al 19 apt 404,405,406,407,408,409,y muretes piso 1 al 5 | 2025-09-13 | 2025-10-11 | 28 | 12.5 | 23.5 | 188 |  | 23.267 | 3 | 188
23472 - TERRA (MANAZANA 4) | G-102 | No especificado | Grouting torre 2 ejes 1 al 23 entre A y J apt 2501-2502-2503-2504-2505-2506-2507-2508-2509-2510-2511-2512 | 2025-09-02 | 2025-09-30 | 28 | 12.5 | 21 | 168 |  | 20.567 | 3 | 168
23472 - TERRA (MANAZANA 4) | G-102 | No especificado | Grouting torre 2 ejes 1 al 23 entre A y J apt 2501-2502-2503-2504-2505-2506-2507-2508-2509-2510-2511-2512 | 2025-09-02 | 2025-09-30 | 28 | 12.5 | 20.8 | 166.4 |  | 20.567 | 3 | 166.4
23472 - TERRA (MANAZANA 4) | G-102 | No especificado | Grouting torre 2 ejes 1 al 23 entre A y J apt 2501-2502-2503-2504-2505-2506-2507-2508-2509-2510-2511-2512 | 2025-09-02 | 2025-09-30 | 28 | 12.5 | 19.9 | 159.2 |  | 20.567 | 3 | 159.2
23472 - TERRA (MANAZANA 4) | G-101 | No especificado | Grouting torre 2 ejes 1 al 23 entre A y J apt 2401-2402-2403-2404-2405-2406-2407-2408-2409-2410-2411-2412 | 2025-09-02 | 2025-09-30 | 28 | 12.5 | 19 | 152 |  | 19 | 3 | 152
23472 - TERRA (MANAZANA 4) | G-101 | No especificado | Grouting torre 2 ejes 1 al 23 entre A y J apt 2401-2402-2403-2404-2405-2406-2407-2408-2409-2410-2411-2412 | 2025-09-02 | 2025-09-30 | 28 | 12.5 | 19.4 | 155.2 |  | 19 | 3 | 155.2
23472 - TERRA (MANAZANA 4) | G-101 | No especificado | Grouting torre 2 ejes 1 al 23 entre A y J apt 2401-2402-2403-2404-2405-2406-2407-2408-2409-2410-2411-2412 | 2025-09-02 | 2025-09-30 | 28 | 12.5 | 18.6 | 148.8 |  | 19 | 3 | 148.8
23472 - TERRA (MANAZANA 4) | G-100 | No especificado | Grouting torre 2 ejes 1 al 23 entre A y J apt 2301-2302-2303-2304-2305-2306-2307-2308-2309-2310-2311-2312 | 2025-09-02 | 2025-09-30 | 28 | 12.5 | 23.5 | 188 |  | 22.833 | 3 | 188
23472 - TERRA (MANAZANA 4) | G-100 | No especificado | Grouting torre 2 ejes 1 al 23 entre A y J apt 2301-2302-2303-2304-2305-2306-2307-2308-2309-2310-2311-2312 | 2025-09-02 | 2025-09-30 | 28 | 12.5 | 22.7 | 181.6 |  | 22.833 | 3 | 181.6
23472 - TERRA (MANAZANA 4) | G-100 | No especificado | Grouting torre 2 ejes 1 al 23 entre A y J apt 2301-2302-2303-2304-2305-2306-2307-2308-2309-2310-2311-2312 | 2025-09-02 | 2025-09-30 | 28 | 12.5 | 22.3 | 178.4 |  | 22.833 | 3 | 178.4
23472 - TERRA (MANAZANA 4) | G-103 | No especificado | Grouting torre 2, eje 1 al 23 entre A y J apt. 2601, 2602, 2603, 2604, 2605, 2606, 2607, 2608, 2609, 2610, 2611, 2612 | 2025-09-02 | 2025-09-30 | 28 | 12.5 | 18.7 | 149.6 |  | 18.3 | 3 | 149.6
23472 - TERRA (MANAZANA 4) | G-103 | No especificado | Grouting torre 2, eje 1 al 23 entre A y J apt. 2601, 2602, 2603, 2604, 2605, 2606, 2607, 2608, 2609, 2610, 2611, 2612 | 2025-09-02 | 2025-09-30 | 28 | 12.5 | 18 | 144 |  | 18.3 | 3 | 144
23472 - TERRA (MANAZANA 4) | G-103 | No especificado | Grouting torre 2, eje 1 al 23 entre A y J apt. 2601, 2602, 2603, 2604, 2605, 2606, 2607, 2608, 2609, 2610, 2611, 2612 | 2025-09-02 | 2025-09-30 | 28 | 12.5 | 18.2 | 145.6 |  | 18.3 | 3 | 145.6
23472 - TERRA (MANAZANA 4) | M - 109 | No especificado | Mamposteria cubierta torre 2 eje J entre 1 al 20 y eje 23 entre A - J | 2025-09-03 | 2025-10-01 | 28 | 12.5 | 12.2 | 97.6 |  | 11.8 | 3 | 97.6
23472 - TERRA (MANAZANA 4) | M - 109 | No especificado | Mamposteria cubierta torre 2 eje J entre 1 al 20 y eje 23 entre A - J | 2025-09-03 | 2025-10-01 | 28 | 12.5 | 11.5 | 92 |  | 11.8 | 3 | 92
23472 - TERRA (MANAZANA 4) | M - 109 | No especificado | Mamposteria cubierta torre 2 eje J entre 1 al 20 y eje 23 entre A - J | 2025-09-03 | 2025-10-01 | 28 | 12.5 | 11.7 | 93.6 |  | 11.8 | 3 | 93.6
23472 - TERRA (MANAZANA 4) | M - 108 | No especificado | Mamposteria cubierta torre 2 eje A entre 1 al 23 y eje 1 entre A - J y muretes cubierta | 2025-09-03 | 2025-10-01 | 28 | 12.5 | 11.7 | 93.6 |  | 11.867 | 3 | 93.6
23472 - TERRA (MANAZANA 4) | M - 108 | No especificado | Mamposteria cubierta torre 2 eje A entre 1 al 23 y eje 1 entre A - J y muretes cubierta | 2025-09-03 | 2025-10-01 | 28 | 12.5 | 12.1 | 96.8 |  | 11.867 | 3 | 96.8
23472 - TERRA (MANAZANA 4) | M - 108 | No especificado | Mamposteria cubierta torre 2 eje A entre 1 al 23 y eje 1 entre A - J y muretes cubierta | 2025-09-03 | 2025-10-01 | 28 | 12.5 | 11.8 | 94.4 |  | 11.867 | 3 | 94.4
23472 - TERRA (MANAZANA 4) | M - 107 | No especificado | Mamposteria cubierta torre 3 eje J entre 1 al 23 y eje 23 entre A - J y muretes cubierta | 2025-09-03 | 2025-10-01 | 28 | 12.5 | 13.7 | 109.6 |  | 13.333 | 3 | 109.6
23472 - TERRA (MANAZANA 4) | M - 107 | No especificado | Mamposteria cubierta torre 3 eje J entre 1 al 23 y eje 23 entre A - J y muretes cubierta | 2025-09-03 | 2025-10-01 | 28 | 12.5 | 13.1 | 104.8 |  | 13.333 | 3 | 104.8
23472 - TERRA (MANAZANA 4) | M - 107 | No especificado | Mamposteria cubierta torre 3 eje J entre 1 al 23 y eje 23 entre A - J y muretes cubierta | 2025-09-03 | 2025-10-01 | 28 | 12.5 | 13.2 | 105.6 |  | 13.333 | 3 | 105.6
23472 - TERRA (MANAZANA 4) | M - 106 | No especificado | Mamposteria cubierta torre 3 eje 1 al 23 entre A y eje 1 entre A - J | 2025-09-03 | 2025-10-01 | 28 | 12.5 | 13.7 | 109.6 |  | 13.333 | 3 | 109.6
23472 - TERRA (MANAZANA 4) | M - 106 | No especificado | Mamposteria cubierta torre 3 eje 1 al 23 entre A y eje 1 entre A - J | 2025-09-03 | 2025-10-01 | 28 | 12.5 | 12.9 | 103.2 |  | 13.333 | 3 | 103.2
23472 - TERRA (MANAZANA 4) | M - 106 | No especificado | Mamposteria cubierta torre 3 eje 1 al 23 entre A y eje 1 entre A - J | 2025-09-03 | 2025-10-01 | 28 | 12.5 | 13.4 | 107.2 |  | 13.333 | 3 | 107.2
23472 - TERRA (MANAZANA 4) | M - 102 | No especificado | Mampostería torre 2 eje 1 al 23 entre A y J apt 2301, 2302, 2303, 2304, 2305, 2306, 2307, 2308, 2309, 2310, 2311, 2312 | 2025-08-27 | 2025-09-24 | 28 | 12.5 | 14.9 | 119.2 |  | 14.6 | 3 | 119.2
23472 - TERRA (MANAZANA 4) | M - 102 | No especificado | Mampostería torre 2 eje 1 al 23 entre A y J apt 2301, 2302, 2303, 2304, 2305, 2306, 2307, 2308, 2309, 2310, 2311, 2312 | 2025-08-27 | 2025-09-24 | 28 | 12.5 | 14.6 | 116.8 |  | 14.6 | 3 | 116.8
23472 - TERRA (MANAZANA 4) | M - 102 | No especificado | Mampostería torre 2 eje 1 al 23 entre A y J apt 2301, 2302, 2303, 2304, 2305, 2306, 2307, 2308, 2309, 2310, 2311, 2312 | 2025-08-27 | 2025-09-24 | 28 | 12.5 | 14.3 | 114.4 |  | 14.6 | 3 | 114.4
23472 - TERRA (MANAZANA 4) | MP - 04 | No especificado | Cargue de piso torre 1 Tequendama | 2025-08-28 | 2025-09-25 | 28 | 12.5 | 17.3 | 138.4 |  | 16.967 | 3 | 138.4
23472 - TERRA (MANAZANA 4) | MP - 04 | No especificado | Cargue de piso torre 1 Tequendama | 2025-08-28 | 2025-09-25 | 28 | 12.5 | 16.5 | 132 |  | 16.967 | 3 | 132
23472 - TERRA (MANAZANA 4) | MP - 04 | No especificado | Cargue de piso torre 1 Tequendama | 2025-08-28 | 2025-09-25 | 28 | 12.5 | 17.1 | 136.8 |  | 16.967 | 3 | 136.8
23472 - TERRA (MANAZANA 4) | M - 105 | No especificado | Mampostería torre 2 eje 1 al 23 entre A y J Apt 2601 , 2602, 2603, 2604, 2605, 2606, 2607, 2608, 2609, 2610, 2611, 2612 | 2025-08-27 | 2025-09-24 | 28 | 12.5 | 13.2 | 105.6 |  | 12.9 | 3 | 105.6
23472 - TERRA (MANAZANA 4) | M - 105 | No especificado | Mampostería torre 2 eje 1 al 23 entre A y J Apt 2601 , 2602, 2603, 2604, 2605, 2606, 2607, 2608, 2609, 2610, 2611, 2612 | 2025-08-27 | 2025-09-24 | 28 | 12.5 | 12.8 | 102.4 |  | 12.9 | 3 | 102.4
23472 - TERRA (MANAZANA 4) | M - 105 | No especificado | Mampostería torre 2 eje 1 al 23 entre A y J Apt 2601 , 2602, 2603, 2604, 2605, 2606, 2607, 2608, 2609, 2610, 2611, 2612 | 2025-08-27 | 2025-09-24 | 28 | 12.5 | 12.7 | 101.6 |  | 12.9 | 3 | 101.6
23472 - TERRA (MANAZANA 4) | M - 104 | No especificado | Mampostería torre 2 eje 1 al 23 entre A y J Apt 2501, 2502, 2503, 2504, 2505, 2506, 2507, 2508, 2509, 2510, 2511, 2512 | 2025-08-27 | 2025-09-24 | 28 | 12.5 | 13.4 | 107.2 |  | 13.2 | 3 | 107.2
23472 - TERRA (MANAZANA 4) | M - 104 | No especificado | Mampostería torre 2 eje 1 al 23 entre A y J Apt 2501, 2502, 2503, 2504, 2505, 2506, 2507, 2508, 2509, 2510, 2511, 2512 | 2025-08-27 | 2025-09-24 | 28 | 12.5 | 13.2 | 105.6 |  | 13.2 | 3 | 105.6
23472 - TERRA (MANAZANA 4) | M - 104 | No especificado | Mampostería torre 2 eje 1 al 23 entre A y J Apt 2501, 2502, 2503, 2504, 2505, 2506, 2507, 2508, 2509, 2510, 2511, 2512 | 2025-08-27 | 2025-09-24 | 28 | 12.5 | 13 | 104 |  | 13.2 | 3 | 104
23472 - TERRA (MANAZANA 4) | M - 103 | No especificado | Mampostería torre 2 eje 1 al 23 entre A y J Apt 2401 , 2402 , 2403, 2404 , 2405 , 2406 , 2407, 2408, 2409, 2410, 2411, 2412 | 2025-08-27 | 2025-09-24 | 28 | 12.5 | 12.9 | 103.2 |  | 12.933 | 3 | 103.2
23472 - TERRA (MANAZANA 4) | M - 103 | No especificado | Mampostería torre 2 eje 1 al 23 entre A y J Apt 2401 , 2402 , 2403, 2404 , 2405 , 2406 , 2407, 2408, 2409, 2410, 2411, 2412 | 2025-08-27 | 2025-09-24 | 28 | 12.5 | 12.6 | 100.8 |  | 12.933 | 3 | 100.8
23472 - TERRA (MANAZANA 4) | M - 103 | No especificado | Mampostería torre 2 eje 1 al 23 entre A y J Apt 2401 , 2402 , 2403, 2404 , 2405 , 2406 , 2407, 2408, 2409, 2410, 2411, 2412 | 2025-08-27 | 2025-09-24 | 28 | 12.5 | 13.3 | 106.4 |  | 12.933 | 3 | 106.4
23472 - TERRA (MANAZANA 4) | G - 99 | No especificado | Grouting torre 2 eje 1 al 23 entre A y J apt 2201, 2202, 2203, 2204, 2205, 2206, 2207, 2208, 2209, 2210, 2211, 2212 | 2025-08-25 | 2025-09-22 | 28 | 12.5 | 24.3 | 194.4 |  | 24.333 | 3 | 194.4
23472 - TERRA (MANAZANA 4) | G - 99 | No especificado | Grouting torre 2 eje 1 al 23 entre A y J apt 2201, 2202, 2203, 2204, 2205, 2206, 2207, 2208, 2209, 2210, 2211, 2212 | 2025-08-25 | 2025-09-22 | 28 | 12.5 | 24.8 | 198.4 |  | 24.333 | 3 | 198.4
23472 - TERRA (MANAZANA 4) | G - 99 | No especificado | Grouting torre 2 eje 1 al 23 entre A y J apt 2201, 2202, 2203, 2204, 2205, 2206, 2207, 2208, 2209, 2210, 2211, 2212 | 2025-08-25 | 2025-09-22 | 28 | 12.5 | 23.9 | 191.2 |  | 24.333 | 3 | 191.2
23472 - TERRA (MANAZANA 4) | G - 98 | No especificado | Grouting torre 2 eje 1 al 23 entre A y J apt 2101, 2102, 2103, 2104, 2105, 2106, 2107, 2108, 2109, 2110, 2111, 2112 | 2025-08-25 | 2025-09-22 | 28 | 12.5 | 24.7 | 197.6 |  | 24.367 | 3 | 197.6
23472 - TERRA (MANAZANA 4) | G - 98 | No especificado | Grouting torre 2 eje 1 al 23 entre A y J apt 2101, 2102, 2103, 2104, 2105, 2106, 2107, 2108, 2109, 2110, 2111, 2112 | 2025-08-25 | 2025-09-22 | 28 | 12.5 | 24 | 192 |  | 24.367 | 3 | 192
23472 - TERRA (MANAZANA 4) | G - 98 | No especificado | Grouting torre 2 eje 1 al 23 entre A y J apt 2101, 2102, 2103, 2104, 2105, 2106, 2107, 2108, 2109, 2110, 2111, 2112 | 2025-08-25 | 2025-09-22 | 28 | 12.5 | 24.4 | 195.2 |  | 24.367 | 3 | 195.2
23472 - TERRA (MANAZANA 4) | G - 97 | No especificado | Grouting torre 2 eje 1 al 23 entre A y J apt 2001, 2002, 2003, 2004, 2005, 2006, 2007, 2008, 2009, 2010, 2011, 2012 | 2025-08-25 | 2025-09-22 | 28 | 12.5 | 21.1 | 168.8 |  | 20.933 | 3 | 168.8
23472 - TERRA (MANAZANA 4) | G - 97 | No especificado | Grouting torre 2 eje 1 al 23 entre A y J apt 2001, 2002, 2003, 2004, 2005, 2006, 2007, 2008, 2009, 2010, 2011, 2012 | 2025-08-25 | 2025-09-22 | 28 | 12.5 | 21.4 | 171.2 |  | 20.933 | 3 | 171.2
23472 - TERRA (MANAZANA 4) | G - 97 | No especificado | Grouting torre 2 eje 1 al 23 entre A y J apt 2001, 2002, 2003, 2004, 2005, 2006, 2007, 2008, 2009, 2010, 2011, 2012 | 2025-08-25 | 2025-09-22 | 28 | 12.5 | 20.3 | 162.4 |  | 20.933 | 3 | 162.4
23472 - TERRA (MANAZANA 4) | G - 96 | No especificado | Grouting torre 2 eje 1 al 23 entre A y J apt 1901, 1902, 1903, 1904, 1905, 1906, 1907, 1908, 1909, 1910, 1911, 1912 | 2025-08-25 | 2025-09-22 | 28 | 12.5 | 23.5 | 188 |  | 23.067 | 3 | 188
23472 - TERRA (MANAZANA 4) | G - 96 | No especificado | Grouting torre 2 eje 1 al 23 entre A y J apt 1901, 1902, 1903, 1904, 1905, 1906, 1907, 1908, 1909, 1910, 1911, 1912 | 2025-08-25 | 2025-09-22 | 28 | 12.5 | 22.7 | 181.6 |  | 23.067 | 3 | 181.6
23472 - TERRA (MANAZANA 4) | G - 96 | No especificado | Grouting torre 2 eje 1 al 23 entre A y J apt 1901, 1902, 1903, 1904, 1905, 1906, 1907, 1908, 1909, 1910, 1911, 1912 | 2025-08-25 | 2025-09-22 | 28 | 12.5 | 23 | 184 |  | 23.067 | 3 | 184
23472 - TERRA (MANAZANA 4) | M - 96 | No especificado | Muestra de mortero pega tequendama | 2025-08-16 | 2025-09-13 | 28 | 12.5 | 24.3 | 194.4 |  | 23.933 | 3 | 194.4
23472 - TERRA (MANAZANA 4) | M - 96 | No especificado | Muestra de mortero pega tequendama | 2025-08-16 | 2025-09-13 | 28 | 12.5 | 23.6 | 188.8 |  | 23.933 | 3 | 188.8
23472 - TERRA (MANAZANA 4) | M - 96 | No especificado | Muestra de mortero pega tequendama | 2025-08-16 | 2025-09-13 | 28 | 12.5 | 23.9 | 191.2 |  | 23.933 | 3 | 191.2
23472 - TERRA (MANAZANA 4) | G-95 | No especificado | GROUTING TORRE 2 EJE AyJ ENTRE 1 AL 23 APT 1801,1802,1803,1804,1805,1806,1807,1808,1809,1810,1811,1812 Y MURETES PISO 20 AL PISO 24 | 2025-08-08 | 2025-09-05 | 28 | 12.5 | 16.8 | 134.4 |  | 16.8 | 3 | 134.4
23472 - TERRA (MANAZANA 4) | G-95 | No especificado | GROUTING TORRE 2 EJE AyJ ENTRE 1 AL 23 APT 1801,1802,1803,1804,1805,1806,1807,1808,1809,1810,1811,1812 Y MURETES PISO 20 AL PISO 24 | 2025-08-08 | 2025-09-05 | 28 | 12.5 | 17.1 | 136.8 |  | 16.8 | 3 | 136.8
23472 - TERRA (MANAZANA 4) | G-95 | No especificado | GROUTING TORRE 2 EJE AyJ ENTRE 1 AL 23 APT 1801,1802,1803,1804,1805,1806,1807,1808,1809,1810,1811,1812 Y MURETES PISO 20 AL PISO 24 | 2025-08-08 | 2025-09-05 | 28 | 12.5 | 16.5 | 132 |  | 16.8 | 3 | 132
23472 - TERRA (MANAZANA 4) | G-94 | No especificado | GROUTING TORRE 2 EJE AyJ ENTRE 1 AL 23 APT 1701,1702,1703,1704,1705,1706,1707,1708,1709,1710,1711,1712 Y MURETES PISO 20 AL PISO 24 | 2025-08-08 | 2025-09-05 | 28 | 12.5 | 17.9 | 143.2 |  | 17.6 | 3 | 143.2
23472 - TERRA (MANAZANA 4) | G-94 | No especificado | GROUTING TORRE 2 EJE AyJ ENTRE 1 AL 23 APT 1701,1702,1703,1704,1705,1706,1707,1708,1709,1710,1711,1712 Y MURETES PISO 20 AL PISO 24 | 2025-08-08 | 2025-09-05 | 28 | 12.5 | 17.3 | 138.4 |  | 17.6 | 3 | 138.4
23472 - TERRA (MANAZANA 4) | G-94 | No especificado | GROUTING TORRE 2 EJE AyJ ENTRE 1 AL 23 APT 1701,1702,1703,1704,1705,1706,1707,1708,1709,1710,1711,1712 Y MURETES PISO 20 AL PISO 24 | 2025-08-08 | 2025-09-05 | 28 | 12.5 | 17.6 | 140.8 |  | 17.6 | 3 | 140.8
23472 - TERRA (MANAZANA 4) | G-93 | No especificado | GROUTING TORRE 2 EJE AyJ ENTRE 1 AL 23 APT 1601, 1602,1603,1604,1605,1606,1607,1608,1609,1610,1611,1612 | 2025-08-08 | 2025-09-05 | 28 | 12.5 | 17.2 | 137.6 |  | 17.2 | 3 | 137.6
23472 - TERRA (MANAZANA 4) | G-93 | No especificado | GROUTING TORRE 2 EJE AyJ ENTRE 1 AL 23 APT 1601, 1602,1603,1604,1605,1606,1607,1608,1609,1610,1611,1612 | 2025-08-08 | 2025-09-05 | 28 | 12.5 | 17.5 | 140 |  | 17.2 | 3 | 140
23472 - TERRA (MANAZANA 4) | G-93 | No especificado | GROUTING TORRE 2 EJE AyJ ENTRE 1 AL 23 APT 1601, 1602,1603,1604,1605,1606,1607,1608,1609,1610,1611,1612 | 2025-08-08 | 2025-09-05 | 28 | 12.5 | 16.9 | 135.2 |  | 17.2 | 3 | 135.2
23472 - TERRA (MANAZANA 4) | G-92 | No especificado | GROUTING TORRE 2 EJE AyJ ENTRE 1 AL 23 APT 1501, 1502,1503,1504,1505,1506,1507,1508,1509,1510,1511,1512 Y MURETES TORRE 3 PISO 24 AL 28 | 2025-08-08 | 2025-09-05 | 28 | 12.5 | 17.5 | 140 |  | 17.2 | 3 | 140
23472 - TERRA (MANAZANA 4) | G-92 | No especificado | GROUTING TORRE 2 EJE AyJ ENTRE 1 AL 23 APT 1501, 1502,1503,1504,1505,1506,1507,1508,1509,1510,1511,1512 Y MURETES TORRE 3 PISO 24 AL 28 | 2025-08-08 | 2025-09-05 | 28 | 12.5 | 16.9 | 135.2 |  | 17.2 | 3 | 135.2
23472 - TERRA (MANAZANA 4) | G-92 | No especificado | GROUTING TORRE 2 EJE AyJ ENTRE 1 AL 23 APT 1501, 1502,1503,1504,1505,1506,1507,1508,1509,1510,1511,1512 Y MURETES TORRE 3 PISO 24 AL 28 | 2025-08-08 | 2025-09-05 | 28 | 12.5 | 17.2 | 137.6 |  | 17.2 | 3 | 137.6
23472 - TERRA (MANAZANA 4) | G-91 | No especificado | Grouting torre 1 eje J entre 1 al 19 apt 301 - 302 - 303 - 310 - 311 y depositos | 2025-08-04 | 2025-09-01 | 28 | 12.5 | 19.4 | 155.2 |  | 19.067 | 3 | 155.2
23472 - TERRA (MANAZANA 4) | G-91 | No especificado | Grouting torre 1 eje J entre 1 al 19 apt 301 - 302 - 303 - 310 - 311 y depositos | 2025-08-04 | 2025-09-01 | 28 | 12.5 | 19 | 152 |  | 19.067 | 3 | 152
23472 - TERRA (MANAZANA 4) | G-91 | No especificado | Grouting torre 1 eje J entre 1 al 19 apt 301 - 302 - 303 - 310 - 311 y depositos | 2025-08-04 | 2025-09-01 | 28 | 12.5 | 18.8 | 150.4 |  | 19.067 | 3 | 150.4
23472 - TERRA (MANAZANA 4) | G-90 | No especificado | Grouting torre 1 eje A entre 1 al 19 Apt 304 - 305 - 306 - 307 - 308 - 309 | 2025-08-04 | 2025-09-01 | 28 | 12.5 | 16.4 | 131.2 |  | 16.233 | 3 | 131.2
23472 - TERRA (MANAZANA 4) | G-90 | No especificado | Grouting torre 1 eje A entre 1 al 19 Apt 304 - 305 - 306 - 307 - 308 - 309 | 2025-08-04 | 2025-09-01 | 28 | 12.5 | 16.2 | 129.6 |  | 16.233 | 3 | 129.6
23472 - TERRA (MANAZANA 4) | G-90 | No especificado | Grouting torre 1 eje A entre 1 al 19 Apt 304 - 305 - 306 - 307 - 308 - 309 | 2025-08-04 | 2025-09-01 | 28 | 12.5 | 16.1 | 128.8 |  | 16.233 | 3 | 128.8
23472 - TERRA (MANAZANA 4) | G-89 | No especificado | Grouting torre 1 eje J entre 1 al 19 Apt 201 - 202 - 203 - salón de juegos | 2025-08-04 | 2025-09-01 | 28 | 12.5 | 18.8 | 150.4 |  | 18.633 | 3 | 150.4
23472 - TERRA (MANAZANA 4) | G-89 | No especificado | Grouting torre 1 eje J entre 1 al 19 Apt 201 - 202 - 203 - salón de juegos | 2025-08-04 | 2025-09-01 | 28 | 12.5 | 18.7 | 149.6 |  | 18.633 | 3 | 149.6
23472 - TERRA (MANAZANA 4) | G-89 | No especificado | Grouting torre 1 eje J entre 1 al 19 Apt 201 - 202 - 203 - salón de juegos | 2025-08-04 | 2025-09-01 | 28 | 12.5 | 18.4 | 147.2 |  | 18.633 | 3 | 147.2
23472 - TERRA (MANAZANA 4) | G-88 | No especificado | Grouting torre 1 eje A entre 1 al 19 Apt 204 - 205 - 206 - 207 - 208 - 209 | 2025-08-04 | 2025-09-01 | 28 | 12.5 | 16.7 | 133.6 |  | 16.467 | 3 | 133.6
23472 - TERRA (MANAZANA 4) | G-88 | No especificado | Grouting torre 1 eje A entre 1 al 19 Apt 204 - 205 - 206 - 207 - 208 - 209 | 2025-08-04 | 2025-09-01 | 28 | 12.5 | 16.5 | 132 |  | 16.467 | 3 | 132
23472 - TERRA (MANAZANA 4) | G-88 | No especificado | Grouting torre 1 eje A entre 1 al 19 Apt 204 - 205 - 206 - 207 - 208 - 209 | 2025-08-04 | 2025-09-01 | 28 | 12.5 | 16.2 | 129.6 |  | 16.467 | 3 | 129.6
23472 - TERRA (MANAZANA 4) | G - 87 | No especificado | Grouting Salon Comunal eje 2 al 6 entre A - C Subestación y cuarto de Maquinas y Grouting muro de rampa Vehicular | 2025-07-25 | 2025-08-22 | 28 | 12.5 | 17.7 | 141.6 | MURO | 17.667 | 3 | 141.6
23472 - TERRA (MANAZANA 4) | G - 87 | No especificado | Grouting Salon Comunal eje 2 al 6 entre A - C Subestación y cuarto de Maquinas y Grouting muro de rampa Vehicular | 2025-07-25 | 2025-08-22 | 28 | 12.5 | 18 | 144 | MURO | 17.667 | 3 | 144
23472 - TERRA (MANAZANA 4) | G - 87 | No especificado | Grouting Salon Comunal eje 2 al 6 entre A - C Subestación y cuarto de Maquinas y Grouting muro de rampa Vehicular | 2025-07-25 | 2025-08-22 | 28 | 12.5 | 17.3 | 138.4 | MURO | 17.667 | 3 | 138.4
23472 - TERRA (MANAZANA 4) | G - 86 | No especificado | Grouting Torre 3 eje A entre 1 al 23 Apt 2804, 2805, 2806, 2807, 2808, 2809 | 2025-07-25 | 2025-08-22 | 28 | 12.5 | 21.1 | 168.8 |  | 21.033 | 3 | 168.8
23472 - TERRA (MANAZANA 4) | G - 86 | No especificado | Grouting Torre 3 eje A entre 1 al 23 Apt 2804, 2805, 2806, 2807, 2808, 2809 | 2025-07-25 | 2025-08-22 | 28 | 12.5 | 20.8 | 166.4 |  | 21.033 | 3 | 166.4
23472 - TERRA (MANAZANA 4) | G - 86 | No especificado | Grouting Torre 3 eje A entre 1 al 23 Apt 2804, 2805, 2806, 2807, 2808, 2809 | 2025-07-25 | 2025-08-22 | 28 | 12.5 | 21.2 | 169.6 |  | 21.033 | 3 | 169.6
23472 - TERRA (MANAZANA 4) | G - 85 | No especificado | Grouting Torre 3 eje J entre 1 al 23 APT 2801, 2802, 2803, 2810, 2811, 2812 | 2025-07-25 | 2025-08-22 | 28 | 12.5 | 24.2 | 193.6 |  | 23.5 | 3 | 193.6
23472 - TERRA (MANAZANA 4) | G - 85 | No especificado | Grouting Torre 3 eje J entre 1 al 23 APT 2801, 2802, 2803, 2810, 2811, 2812 | 2025-07-25 | 2025-08-22 | 28 | 12.5 | 23.2 | 185.6 |  | 23.5 | 3 | 185.6
23472 - TERRA (MANAZANA 4) | G - 85 | No especificado | Grouting Torre 3 eje J entre 1 al 23 APT 2801, 2802, 2803, 2810, 2811, 2812 | 2025-07-25 | 2025-08-22 | 28 | 12.5 | 23.1 | 184.8 |  | 23.5 | 3 | 184.8
23472 - TERRA (MANAZANA 4) | G - 84 | No especificado | Grouting Torre 3 eje A entre 1 al 23 Apt 2704, 2705, 2706, 2707, 2708, 2709 | 2025-07-25 | 2025-08-22 | 28 | 12.5 | 20.9 | 167.2 |  | 20.8 | 3 | 167.2
23472 - TERRA (MANAZANA 4) | G - 84 | No especificado | Grouting Torre 3 eje A entre 1 al 23 Apt 2704, 2705, 2706, 2707, 2708, 2709 | 2025-07-25 | 2025-08-22 | 28 | 12.5 | 21.1 | 168.8 |  | 20.8 | 3 | 168.8
23472 - TERRA (MANAZANA 4) | G - 84 | No especificado | Grouting Torre 3 eje A entre 1 al 23 Apt 2704, 2705, 2706, 2707, 2708, 2709 | 2025-07-25 | 2025-08-22 | 28 | 12.5 | 20.4 | 163.2 |  | 20.8 | 3 | 163.2
23472 - TERRA (MANAZANA 4) | G - 83 | No especificado | Grouting Torre 3 Eje J entre 1 al 23 Apt 2701, 2702, 2703, 2710, 2711, 2712 | 2025-07-17 | 2025-08-14 | 28 | 12.5 | 23.8 | 190.4 |  | 23.233 | 3 | 190.4
23472 - TERRA (MANAZANA 4) | G - 83 | No especificado | Grouting Torre 3 Eje J entre 1 al 23 Apt 2701, 2702, 2703, 2710, 2711, 2712 | 2025-07-17 | 2025-08-14 | 28 | 12.5 | 22.6 | 180.8 |  | 23.233 | 3 | 180.8
23472 - TERRA (MANAZANA 4) | G - 83 | No especificado | Grouting Torre 3 Eje J entre 1 al 23 Apt 2701, 2702, 2703, 2710, 2711, 2712 | 2025-07-17 | 2025-08-14 | 28 | 12.5 | 23.3 | 186.4 |  | 23.233 | 3 | 186.4
23472 - TERRA (MANAZANA 4) | G - 82 | No especificado | Grouting Torre 3 eje A entre 1 al 23 Apt 2604, 2605, 2606, 2607, 2608, 2609 | 2025-07-17 | 2025-08-14 | 28 | 12.5 | 25.9 | 207.2 |  | 25.3 | 3 | 207.2
23472 - TERRA (MANAZANA 4) | G - 82 | No especificado | Grouting Torre 3 eje A entre 1 al 23 Apt 2604, 2605, 2606, 2607, 2608, 2609 | 2025-07-17 | 2025-08-14 | 28 | 12.5 | 24.8 | 198.4 |  | 25.3 | 3 | 198.4
23472 - TERRA (MANAZANA 4) | G - 82 | No especificado | Grouting Torre 3 eje A entre 1 al 23 Apt 2604, 2605, 2606, 2607, 2608, 2609 | 2025-07-17 | 2025-08-14 | 28 | 12.5 | 25.2 | 201.6 |  | 25.3 | 3 | 201.6
23472 - TERRA (MANAZANA 4) | G - 81 | No especificado | Grouting Torre 3 eje J entre 1 al 23 Apt 2601, 2602, 2603. 2610, 2611, 2612 | 2025-07-17 | 2025-08-14 | 28 | 12.5 | 22.6 | 180.8 |  | 22.867 | 3 | 180.8
23472 - TERRA (MANAZANA 4) | G - 81 | No especificado | Grouting Torre 3 eje J entre 1 al 23 Apt 2601, 2602, 2603. 2610, 2611, 2612 | 2025-07-17 | 2025-08-14 | 28 | 12.5 | 22.8 | 182.4 |  | 22.867 | 3 | 182.4
23472 - TERRA (MANAZANA 4) | G - 81 | No especificado | Grouting Torre 3 eje J entre 1 al 23 Apt 2601, 2602, 2603. 2610, 2611, 2612 | 2025-07-17 | 2025-08-14 | 28 | 12.5 | 23.2 | 185.6 |  | 22.867 | 3 | 185.6
23472 - TERRA (MANAZANA 4) | G - 80 | No especificado | Grouting Torre 3 eje A entre 1 al 23 Apt 2504, 2505, 2506, 2507, 2508, 2509 | 2025-07-17 | 2025-08-14 | 28 | 12.5 | 24.4 | 195.2 |  | 24.6 | 3 | 195.2
23472 - TERRA (MANAZANA 4) | G - 80 | No especificado | Grouting Torre 3 eje A entre 1 al 23 Apt 2504, 2505, 2506, 2507, 2508, 2509 | 2025-07-17 | 2025-08-14 | 28 | 12.5 | 24.6 | 196.8 |  | 24.6 | 3 | 196.8
23472 - TERRA (MANAZANA 4) | G - 80 | No especificado | Grouting Torre 3 eje A entre 1 al 23 Apt 2504, 2505, 2506, 2507, 2508, 2509 | 2025-07-17 | 2025-08-14 | 28 | 12.5 | 24.8 | 198.4 |  | 24.6 | 3 | 198.4
23472 - TERRA (MANAZANA 4) | G - 77 | Mortero relleno 100 gris Holcim | Grouting torre 1 eje J entre 1 al 19 apt 101, 104 cuarto técnico, depósitos cocina y baño personal de vigilancia correspondencia, equipamiento y futuro comercio | 2025-07-15 | 2025-08-12 | 28 | 12.5 | 20.9 | 167.2 |  | 21.1 | 3 | 167.2
23472 - TERRA (MANAZANA 4) | G - 77 | Mortero relleno 100 gris Holcim | Grouting torre 1 eje J entre 1 al 19 apt 101, 104 cuarto técnico, depósitos cocina y baño personal de vigilancia correspondencia, equipamiento y futuro comercio | 2025-07-15 | 2025-08-12 | 28 | 12.5 | 21.4 | 171.2 |  | 21.1 | 3 | 171.2
23472 - TERRA (MANAZANA 4) | G - 77 | Mortero relleno 100 gris Holcim | Grouting torre 1 eje J entre 1 al 19 apt 101, 104 cuarto técnico, depósitos cocina y baño personal de vigilancia correspondencia, equipamiento y futuro comercio | 2025-07-15 | 2025-08-12 | 28 | 12.5 | 21 | 168 |  | 21.1 | 3 | 168
23472 - TERRA (MANAZANA 4) | G - 76 | Mortero relleno 100 gris Holcim | Grouting torre 1 eje A entre 1 al 19 apt 102, 103, 105, 106, 107 cuarto de basuras | 2025-07-15 | 2025-08-12 | 28 | 12.5 | 24.1 | 192.8 |  | 23.9 | 3 | 192.8
23472 - TERRA (MANAZANA 4) | G - 76 | Mortero relleno 100 gris Holcim | Grouting torre 1 eje A entre 1 al 19 apt 102, 103, 105, 106, 107 cuarto de basuras | 2025-07-15 | 2025-08-12 | 28 | 12.5 | 23.9 | 191.2 |  | 23.9 | 3 | 191.2
23472 - TERRA (MANAZANA 4) | G - 76 | Mortero relleno 100 gris Holcim | Grouting torre 1 eje A entre 1 al 19 apt 102, 103, 105, 106, 107 cuarto de basuras | 2025-07-15 | 2025-08-12 | 28 | 12.5 | 23.7 | 189.6 |  | 23.9 | 3 | 189.6
23472 - TERRA (MANAZANA 4) | G - 79 | Grouting Cemex | Grouting torre 3 eje J entre 1 al 23 apt 2501, 2502, 2503, 2510, 2511, 2512 y muretes torre 2 piso 15 al 20 | 2025-07-15 | 2025-08-12 | 28 | 12.5 | 23.8 | 190.4 |  | 23.467 | 3 | 190.4
23472 - TERRA (MANAZANA 4) | G - 79 | Grouting Cemex | Grouting torre 3 eje J entre 1 al 23 apt 2501, 2502, 2503, 2510, 2511, 2512 y muretes torre 2 piso 15 al 20 | 2025-07-15 | 2025-08-12 | 28 | 12.5 | 23.4 | 187.2 |  | 23.467 | 3 | 187.2
23472 - TERRA (MANAZANA 4) | G - 79 | Grouting Cemex | Grouting torre 3 eje J entre 1 al 23 apt 2501, 2502, 2503, 2510, 2511, 2512 y muretes torre 2 piso 15 al 20 | 2025-07-15 | 2025-08-12 | 28 | 12.5 | 23.2 | 185.6 |  | 23.467 | 3 | 185.6
23472 - TERRA (MANAZANA 4) | G - 78 | Grouting Cemex | Grouting torre 3 eje A entre 1 al 23 apt 2404, 2405, 2406, 2407, 2408, 2409 y fachada costado oriental piso 28 y muretes piso 20 al 24 | 2025-07-15 | 2025-08-12 | 28 | 12.5 | 23.4 | 187.2 |  | 23.233 | 3 | 187.2
23472 - TERRA (MANAZANA 4) | G - 78 | Grouting Cemex | Grouting torre 3 eje A entre 1 al 23 apt 2404, 2405, 2406, 2407, 2408, 2409 y fachada costado oriental piso 28 y muretes piso 20 al 24 | 2025-07-15 | 2025-08-12 | 28 | 12.5 | 23.3 | 186.4 |  | 23.233 | 3 | 186.4
23472 - TERRA (MANAZANA 4) | G - 78 | Grouting Cemex | Grouting torre 3 eje A entre 1 al 23 apt 2404, 2405, 2406, 2407, 2408, 2409 y fachada costado oriental piso 28 y muretes piso 20 al 24 | 2025-07-15 | 2025-08-12 | 28 | 12.5 | 23 | 184 |  | 23.233 | 3 | 184
23472 - TERRA (MANAZANA 4) | G-75 | No especificado | Grouting torre 3 eje J entre 1 al 23 apto 2401, 2402, 2403, 2410, 2411, 2412 y fachada costado oriental piso 26 y 27 | 2025-07-07 | 2025-08-04 | 28 | 12.5 | 23.4 | 187.2 |  | 23.7 | 3 | 187.2
23472 - TERRA (MANAZANA 4) | G-75 | No especificado | Grouting torre 3 eje J entre 1 al 23 apto 2401, 2402, 2403, 2410, 2411, 2412 y fachada costado oriental piso 26 y 27 | 2025-07-07 | 2025-08-04 | 28 | 12.5 | 23.9 | 191.2 |  | 23.7 | 3 | 191.2
23472 - TERRA (MANAZANA 4) | G-75 | No especificado | Grouting torre 3 eje J entre 1 al 23 apto 2401, 2402, 2403, 2410, 2411, 2412 y fachada costado oriental piso 26 y 27 | 2025-07-07 | 2025-08-04 | 28 | 12.5 | 23.8 | 190.4 |  | 23.7 | 3 | 190.4
23472 - TERRA (MANAZANA 4) | G-74 | No especificado | Grouting torre 3 eje A entre 1 al 23 apto 2304, 2305, 2306, 2307, 2308, 2309 | 2025-07-07 | 2025-08-04 | 28 | 12.5 | 24 | 192 |  | 24.067 | 3 | 192
23472 - TERRA (MANAZANA 4) | G-74 | No especificado | Grouting torre 3 eje A entre 1 al 23 apto 2304, 2305, 2306, 2307, 2308, 2309 | 2025-07-07 | 2025-08-04 | 28 | 12.5 | 24.5 | 196 |  | 24.067 | 3 | 196
23472 - TERRA (MANAZANA 4) | G-74 | No especificado | Grouting torre 3 eje A entre 1 al 23 apto 2304, 2305, 2306, 2307, 2308, 2309 | 2025-07-07 | 2025-08-04 | 28 | 12.5 | 23.7 | 189.6 |  | 24.067 | 3 | 189.6
23472 - TERRA (MANAZANA 4) | G-73 | No especificado | Grouting torre 3 eje J entre 1 al 23 apto 2301, 2302, 2303, 2310, 2311, 2312 y fachada costado oriental piso 24 y 25 | 2025-07-07 | 2025-08-04 | 28 | 12.5 | 24.3 | 194.4 |  | 24.367 | 3 | 194.4
23472 - TERRA (MANAZANA 4) | G-73 | No especificado | Grouting torre 3 eje J entre 1 al 23 apto 2301, 2302, 2303, 2310, 2311, 2312 y fachada costado oriental piso 24 y 25 | 2025-07-07 | 2025-08-04 | 28 | 12.5 | 24.2 | 193.6 |  | 24.367 | 3 | 193.6
23472 - TERRA (MANAZANA 4) | G-73 | No especificado | Grouting torre 3 eje J entre 1 al 23 apto 2301, 2302, 2303, 2310, 2311, 2312 y fachada costado oriental piso 24 y 25 | 2025-07-07 | 2025-08-04 | 28 | 12.5 | 24.6 | 196.8 |  | 24.367 | 3 | 196.8
23472 - TERRA (MANAZANA 4) | G-72 | No especificado | Grouting eje A entre 1 al 23 apto 2204, 2005, 2206, 2207, 2208, 2209 torre 3 | 2025-07-07 | 2025-08-04 | 28 | 12.5 | 24.3 | 194.4 |  | 24.367 | 3 | 194.4
23472 - TERRA (MANAZANA 4) | G-72 | No especificado | Grouting eje A entre 1 al 23 apto 2204, 2005, 2206, 2207, 2208, 2209 torre 3 | 2025-07-07 | 2025-08-04 | 28 | 12.5 | 24.8 | 198.4 |  | 24.367 | 3 | 198.4
23472 - TERRA (MANAZANA 4) | G-72 | No especificado | Grouting eje A entre 1 al 23 apto 2204, 2005, 2206, 2207, 2208, 2209 torre 3 | 2025-07-07 | 2025-08-04 | 28 | 12.5 | 24 | 192 |  | 24.367 | 3 | 192
23472 - TERRA (MANAZANA 4) | M - 153 | No especificado | Mamposteria torre 1 eje J entre 1 al 19 apt 2401 , 2402 , 2403 , 2410 , 2411 , 2412 | 2026-02-13 | 2026-03-13 | 28 | 7.5 | 8.5 | 113.3 |  | 8.333 | 3 | 113.333
23472 - TERRA (MANAZANA 4) | M - 153 | No especificado | Mamposteria torre 1 eje J entre 1 al 19 apt 2401 , 2402 , 2403 , 2410 , 2411 , 2412 | 2026-02-13 | 2026-03-13 | 28 | 7.5 | 8.4 | 112 |  | 8.333 | 3 | 112
23472 - TERRA (MANAZANA 4) | M - 153 | No especificado | Mamposteria torre 1 eje J entre 1 al 19 apt 2401 , 2402 , 2403 , 2410 , 2411 , 2412 | 2026-02-13 | 2026-03-13 | 28 | 7.5 | 8.1 | 108 |  | 8.333 | 3 | 108
23472 - TERRA (MANAZANA 4) | M - 152 | No especificado | Mamposteria torre 1 eje A entre 1 al 19 apt 2404 , 2405 , 2406 , 2407 , 2408 , 24209 | 2026-02-13 | 2026-03-13 | 28 | 7.5 | 9.5 | 126.7 |  | 9.467 | 3 | 126.667
23472 - TERRA (MANAZANA 4) | M - 152 | No especificado | Mamposteria torre 1 eje A entre 1 al 19 apt 2404 , 2405 , 2406 , 2407 , 2408 , 24209 | 2026-02-13 | 2026-03-13 | 28 | 7.5 | 9.6 | 128 |  | 9.467 | 3 | 128
23472 - TERRA (MANAZANA 4) | M - 152 | No especificado | Mamposteria torre 1 eje A entre 1 al 19 apt 2404 , 2405 , 2406 , 2407 , 2408 , 24209 | 2026-02-13 | 2026-03-13 | 28 | 7.5 | 9.3 | 124 |  | 9.467 | 3 | 124
23472 - TERRA (MANAZANA 4) | M - 151 | No especificado | Mamposteria torre 1 eje J entre 1 al 19 apt 2301 , 2302 , 2303 , 2310 , 2311 , 2312 | 2026-02-13 | 2026-03-13 | 28 | 7.5 | 8.4 | 112 |  | 8.2 | 3 | 112
23472 - TERRA (MANAZANA 4) | M - 151 | No especificado | Mamposteria torre 1 eje J entre 1 al 19 apt 2301 , 2302 , 2303 , 2310 , 2311 , 2312 | 2026-02-13 | 2026-03-13 | 28 | 7.5 | 8.2 | 109.3 |  | 8.2 | 3 | 109.333
23472 - TERRA (MANAZANA 4) | M - 151 | No especificado | Mamposteria torre 1 eje J entre 1 al 19 apt 2301 , 2302 , 2303 , 2310 , 2311 , 2312 | 2026-02-13 | 2026-03-13 | 28 | 7.5 | 8 | 106.7 |  | 8.2 | 3 | 106.667
23472 - TERRA (MANAZANA 4) | M - 150 | No especificado | Mamposteria torre 1 eje A entre 1 al 19 apt 2304 . 2305 , 2306 , 2307 , 2308 , 2309 | 2026-02-13 | 2026-03-13 | 28 | 7.5 | 8.7 | 116 |  | 8.533 | 3 | 116
23472 - TERRA (MANAZANA 4) | M - 150 | No especificado | Mamposteria torre 1 eje A entre 1 al 19 apt 2304 . 2305 , 2306 , 2307 , 2308 , 2309 | 2026-02-13 | 2026-03-13 | 28 | 7.5 | 8.5 | 113.3 |  | 8.533 | 3 | 113.333
23472 - TERRA (MANAZANA 4) | M - 150 | No especificado | Mamposteria torre 1 eje A entre 1 al 19 apt 2304 . 2305 , 2306 , 2307 , 2308 , 2309 | 2026-02-13 | 2026-03-13 | 28 | 7.5 | 8.4 | 112 |  | 8.533 | 3 | 112
23472 - TERRA (MANAZANA 4) | M-149 | No especificado | Mamposteria torre 1 ejes J entre 1 al 19 Apto 2201, 2202, 2203, 2210, 2211, 2212 | 2026-01-26 | 2026-02-23 | 28 | 7.5 | 10.8 | 144 |  | 10.433 | 3 | 144
23472 - TERRA (MANAZANA 4) | M-149 | No especificado | Mamposteria torre 1 ejes J entre 1 al 19 Apto 2201, 2202, 2203, 2210, 2211, 2212 | 2026-01-26 | 2026-02-23 | 28 | 7.5 | 10.2 | 136 |  | 10.433 | 3 | 136
23472 - TERRA (MANAZANA 4) | M-149 | No especificado | Mamposteria torre 1 ejes J entre 1 al 19 Apto 2201, 2202, 2203, 2210, 2211, 2212 | 2026-01-26 | 2026-02-23 | 28 | 7.5 | 10.3 | 137.3 |  | 10.433 | 3 | 137.333
23472 - TERRA (MANAZANA 4) | M-148 | No especificado | Maposteria torre 1 eje A entre 1 al 19 Apto 2204, 2205, 2206, 2207, 2208, 2209 | 2026-01-26 | 2026-02-23 | 28 | 7.5 | 10.9 | 145.3 |  | 10.667 | 3 | 145.333
23472 - TERRA (MANAZANA 4) | M-148 | No especificado | Maposteria torre 1 eje A entre 1 al 19 Apto 2204, 2205, 2206, 2207, 2208, 2209 | 2026-01-26 | 2026-02-23 | 28 | 7.5 | 10.5 | 140 |  | 10.667 | 3 | 140
23472 - TERRA (MANAZANA 4) | M-148 | No especificado | Maposteria torre 1 eje A entre 1 al 19 Apto 2204, 2205, 2206, 2207, 2208, 2209 | 2026-01-26 | 2026-02-23 | 28 | 7.5 | 10.6 | 141.3 |  | 10.667 | 3 | 141.333
23472 - TERRA (MANAZANA 4) | M-147 | No especificado | Mamposteria torre 1 eje J entre 1 al 19 Apto 2101, 2102, 2103, 2110, 2111, 2112 | 2026-01-26 | 2026-02-23 | 28 | 7.5 | 11.4 | 152 |  | 11.233 | 3 | 152
23472 - TERRA (MANAZANA 4) | M-147 | No especificado | Mamposteria torre 1 eje J entre 1 al 19 Apto 2101, 2102, 2103, 2110, 2111, 2112 | 2026-01-26 | 2026-02-23 | 28 | 7.5 | 11.2 | 149.3 |  | 11.233 | 3 | 149.333
23472 - TERRA (MANAZANA 4) | M-147 | No especificado | Mamposteria torre 1 eje J entre 1 al 19 Apto 2101, 2102, 2103, 2110, 2111, 2112 | 2026-01-26 | 2026-02-23 | 28 | 7.5 | 11.1 | 148 |  | 11.233 | 3 | 148
23472 - TERRA (MANAZANA 4) | M-146 | No especificado | Mamposteria torre 1 eje A entre 1 al 19 Apto 2104, 2105, 2106, 2107, 2108, 2109 y fachada costado occidental piso 23 al piso 24 | 2026-01-26 | 2026-02-23 | 28 | 7.5 | 9.5 | 126.7 |  | 9.333 | 3 | 126.667
23472 - TERRA (MANAZANA 4) | M-146 | No especificado | Mamposteria torre 1 eje A entre 1 al 19 Apto 2104, 2105, 2106, 2107, 2108, 2109 y fachada costado occidental piso 23 al piso 24 | 2026-01-26 | 2026-02-23 | 28 | 7.5 | 9.3 | 124 |  | 9.333 | 3 | 124
23472 - TERRA (MANAZANA 4) | M-146 | No especificado | Mamposteria torre 1 eje A entre 1 al 19 Apto 2104, 2105, 2106, 2107, 2108, 2109 y fachada costado occidental piso 23 al piso 24 | 2026-01-26 | 2026-02-23 | 28 | 7.5 | 9.2 | 122.7 |  | 9.333 | 3 | 122.667
23472 - TERRA (MANAZANA 4) | M-144 | Mortero pega | Mampostería torre 1 eje A entre 1 al 19 apto 2004, 2005, 2006, 2007, 2008, 2009 y fachada costado occidental piso 19 y piso 20 | 2025-12-16 | 2026-01-13 | 28 | 7.5 | 12.2 | 162.7 |  | 12.1 | 3 | 162.667
23472 - TERRA (MANAZANA 4) | M-144 | Mortero pega | Mampostería torre 1 eje A entre 1 al 19 apto 2004, 2005, 2006, 2007, 2008, 2009 y fachada costado occidental piso 19 y piso 20 | 2025-12-16 | 2026-01-13 | 28 | 7.5 | 12.3 | 164 |  | 12.1 | 3 | 164
23472 - TERRA (MANAZANA 4) | M-144 | Mortero pega | Mampostería torre 1 eje A entre 1 al 19 apto 2004, 2005, 2006, 2007, 2008, 2009 y fachada costado occidental piso 19 y piso 20 | 2025-12-16 | 2026-01-13 | 28 | 7.5 | 11.8 | 157.3 |  | 12.1 | 3 | 157.333
23472 - TERRA (MANAZANA 4) | M-143 | Mortero pega | Mampostería torre 1 eje J entre 1 al 19 apto 1901, 1902, 1903, 1910, 1911, 1912 y fachada costado occidental piso 17 y piso 18 | 2025-12-16 | 2026-01-13 | 28 | 7.5 | 13.9 | 185.3 |  | 13.767 | 3 | 185.333
23472 - TERRA (MANAZANA 4) | M-143 | Mortero pega | Mampostería torre 1 eje J entre 1 al 19 apto 1901, 1902, 1903, 1910, 1911, 1912 y fachada costado occidental piso 17 y piso 18 | 2025-12-16 | 2026-01-13 | 28 | 7.5 | 13.8 | 184 |  | 13.767 | 3 | 184
23472 - TERRA (MANAZANA 4) | M-143 | Mortero pega | Mampostería torre 1 eje J entre 1 al 19 apto 1901, 1902, 1903, 1910, 1911, 1912 y fachada costado occidental piso 17 y piso 18 | 2025-12-16 | 2026-01-13 | 28 | 7.5 | 13.6 | 181.3 |  | 13.767 | 3 | 181.333
23472 - TERRA (MANAZANA 4) | M-142 | Mortero pega | Mampostería torre 1 eje A entre 1 al 19 apto 1904, 1905, 1906, 1907, 1908, 1909 y fachada costado occidental piso 15 al piso 16 | 2025-12-16 | 2026-01-13 | 28 | 7.5 | 12.7 | 169.3 |  | 12.567 | 3 | 169.333
23472 - TERRA (MANAZANA 4) | M-142 | Mortero pega | Mampostería torre 1 eje A entre 1 al 19 apto 1904, 1905, 1906, 1907, 1908, 1909 y fachada costado occidental piso 15 al piso 16 | 2025-12-16 | 2026-01-13 | 28 | 7.5 | 12.8 | 170.7 |  | 12.567 | 3 | 170.667
23472 - TERRA (MANAZANA 4) | M-142 | Mortero pega | Mampostería torre 1 eje A entre 1 al 19 apto 1904, 1905, 1906, 1907, 1908, 1909 y fachada costado occidental piso 15 al piso 16 | 2025-12-16 | 2026-01-13 | 28 | 7.5 | 12.2 | 162.7 |  | 12.567 | 3 | 162.667
23472 - TERRA (MANAZANA 4) | M-145 | Mortero pega | Mampostería torre 1 ejes J entre 1 la 19 apto 2001, 2002, 2003, 2010, 2011, 2012 y fachada costado occidental piso 21 al piso 22 | 2025-12-16 | 2026-01-13 | 28 | 7.5 | 14.3 | 190.7 |  | 13.967 | 3 | 190.667
23472 - TERRA (MANAZANA 4) | M-145 | Mortero pega | Mampostería torre 1 ejes J entre 1 la 19 apto 2001, 2002, 2003, 2010, 2011, 2012 y fachada costado occidental piso 21 al piso 22 | 2025-12-16 | 2026-01-13 | 28 | 7.5 | 13.9 | 185.3 |  | 13.967 | 3 | 185.333
23472 - TERRA (MANAZANA 4) | M-145 | Mortero pega | Mampostería torre 1 ejes J entre 1 la 19 apto 2001, 2002, 2003, 2010, 2011, 2012 y fachada costado occidental piso 21 al piso 22 | 2025-12-16 | 2026-01-13 | 28 | 7.5 | 13.7 | 182.7 |  | 13.967 | 3 | 182.667
23472 - TERRA (MANAZANA 4) | M - 140 | No especificado | Mampostería torre 1 eje A entre 1 al 19 apt 1804, 1805, 1806, 1807, 1808, 1809 y fachada costado occidental piso 11 y piso 12 | 2025-12-09 | 2026-01-06 | 28 | 7.5 | 12.1 | 161.3 |  | 12.2 | 3 | 161.333
23472 - TERRA (MANAZANA 4) | M - 140 | No especificado | Mampostería torre 1 eje A entre 1 al 19 apt 1804, 1805, 1806, 1807, 1808, 1809 y fachada costado occidental piso 11 y piso 12 | 2025-12-09 | 2026-01-06 | 28 | 7.5 | 12.4 | 165.3 |  | 12.2 | 3 | 165.333
23472 - TERRA (MANAZANA 4) | M - 140 | No especificado | Mampostería torre 1 eje A entre 1 al 19 apt 1804, 1805, 1806, 1807, 1808, 1809 y fachada costado occidental piso 11 y piso 12 | 2025-12-09 | 2026-01-06 | 28 | 7.5 | 12.1 | 161.3 |  | 12.2 | 3 | 161.333
23472 - TERRA (MANAZANA 4) | M - 139 | No especificado | Mampostería torre 1 eje J entre 1 al 19 apt 1701, 1702, 1703, 1710, 1711, 1712 y fachada costado occidental piso 9 y piso 10 y muretes piso 15 al piso 20 | 2025-12-09 | 2026-01-06 | 28 | 7.5 | 11.6 | 154.7 |  | 11.833 | 3 | 154.667
23472 - TERRA (MANAZANA 4) | M - 139 | No especificado | Mampostería torre 1 eje J entre 1 al 19 apt 1701, 1702, 1703, 1710, 1711, 1712 y fachada costado occidental piso 9 y piso 10 y muretes piso 15 al piso 20 | 2025-12-09 | 2026-01-06 | 28 | 7.5 | 12 | 160 |  | 11.833 | 3 | 160
23472 - TERRA (MANAZANA 4) | M - 139 | No especificado | Mampostería torre 1 eje J entre 1 al 19 apt 1701, 1702, 1703, 1710, 1711, 1712 y fachada costado occidental piso 9 y piso 10 y muretes piso 15 al piso 20 | 2025-12-09 | 2026-01-06 | 28 | 7.5 | 11.9 | 158.7 |  | 11.833 | 3 | 158.667
23472 - TERRA (MANAZANA 4) | M - 138 | No especificado | Mampostería torre 1 eje A entre 1 al 19 apt 1704, 1705, 1706, 1707, 1708, 1709 y fachada costado occidental piso 7 y piso 8 | 2025-12-09 | 2026-01-06 | 28 | 7.5 | 11.8 | 157.3 |  | 11.7 | 3 | 157.333
23472 - TERRA (MANAZANA 4) | M - 138 | No especificado | Mampostería torre 1 eje A entre 1 al 19 apt 1704, 1705, 1706, 1707, 1708, 1709 y fachada costado occidental piso 7 y piso 8 | 2025-12-09 | 2026-01-06 | 28 | 7.5 | 12 | 160 |  | 11.7 | 3 | 160
23472 - TERRA (MANAZANA 4) | M - 138 | No especificado | Mampostería torre 1 eje A entre 1 al 19 apt 1704, 1705, 1706, 1707, 1708, 1709 y fachada costado occidental piso 7 y piso 8 | 2025-12-09 | 2026-01-06 | 28 | 7.5 | 11.3 | 150.7 |  | 11.7 | 3 | 150.667
23472 - TERRA (MANAZANA 4) | M - 141 | No especificado | Mamposteria torre 1 eje J entre 1 al 19 apt 1801 - 1802 - 1803 - 1810 - 1811 - 1812 y fachada costado occidental piso 13 y piso 14 y muretes piso 20 al piso 24 | 2025-12-09 | 2026-01-06 | 28 | 7.5 | 10.5 | 140 |  | 10.367 | 3 | 140
23472 - TERRA (MANAZANA 4) | M - 141 | No especificado | Mamposteria torre 1 eje J entre 1 al 19 apt 1801 - 1802 - 1803 - 1810 - 1811 - 1812 y fachada costado occidental piso 13 y piso 14 y muretes piso 20 al piso 24 | 2025-12-09 | 2026-01-06 | 28 | 7.5 | 10.4 | 138.7 |  | 10.367 | 3 | 138.667
23472 - TERRA (MANAZANA 4) | M - 141 | No especificado | Mamposteria torre 1 eje J entre 1 al 19 apt 1801 - 1802 - 1803 - 1810 - 1811 - 1812 y fachada costado occidental piso 13 y piso 14 y muretes piso 20 al piso 24 | 2025-12-09 | 2026-01-06 | 28 | 7.5 | 10.2 | 136 |  | 10.367 | 3 | 136
23472 - TERRA (MANAZANA 4) | M - 137 | Mortero pega Cemex | Mamposteria torre 1 eje J entre 1 al 19 apt 1601 - 1602 - 1603 - 1610 - 1611 - 1612 | 2025-11-07 | 2025-12-05 | 28 | 7.5 | 8.2 | 109.3 |  | 8.1 | 3 | 109.333
23472 - TERRA (MANAZANA 4) | M - 137 | Mortero pega Cemex | Mamposteria torre 1 eje J entre 1 al 19 apt 1601 - 1602 - 1603 - 1610 - 1611 - 1612 | 2025-11-07 | 2025-12-05 | 28 | 7.5 | 8.1 | 108 |  | 8.1 | 3 | 108
23472 - TERRA (MANAZANA 4) | M - 137 | Mortero pega Cemex | Mamposteria torre 1 eje J entre 1 al 19 apt 1601 - 1602 - 1603 - 1610 - 1611 - 1612 | 2025-11-07 | 2025-12-05 | 28 | 7.5 | 8 | 106.7 |  | 8.1 | 3 | 106.667
23472 - TERRA (MANAZANA 4) | M - 136 | Mortero pega Cemex | Mamposteria tore 1 eje A entre 1 al 19 apt 1604 - 1605 - 1606 - 1607 - 1608 - 1609 | 2025-11-07 | 2025-12-05 | 28 | 7.5 | 8.1 | 108 |  | 7.867 | 3 | 108
23472 - TERRA (MANAZANA 4) | M - 136 | Mortero pega Cemex | Mamposteria tore 1 eje A entre 1 al 19 apt 1604 - 1605 - 1606 - 1607 - 1608 - 1609 | 2025-11-07 | 2025-12-05 | 28 | 7.5 | 7.9 | 105.3 |  | 7.867 | 3 | 105.333
23472 - TERRA (MANAZANA 4) | M - 136 | Mortero pega Cemex | Mamposteria tore 1 eje A entre 1 al 19 apt 1604 - 1605 - 1606 - 1607 - 1608 - 1609 | 2025-11-07 | 2025-12-05 | 28 | 7.5 | 7.6 | 101.3 |  | 7.867 | 3 | 101.333
23472 - TERRA (MANAZANA 4) | M - 135 | Mortero pega Cemex | Mamposteria torre 1 eje A entre 1 al 19 apt 1504 - 1505 - 1506 - 1507 - 1508 - 1509 | 2025-11-07 | 2025-12-05 | 28 | 7.5 | 8.7 | 116 |  | 8.433 | 3 | 116
23472 - TERRA (MANAZANA 4) | M - 135 | Mortero pega Cemex | Mamposteria torre 1 eje A entre 1 al 19 apt 1504 - 1505 - 1506 - 1507 - 1508 - 1509 | 2025-11-07 | 2025-12-05 | 28 | 7.5 | 8.4 | 112 |  | 8.433 | 3 | 112
23472 - TERRA (MANAZANA 4) | M - 135 | Mortero pega Cemex | Mamposteria torre 1 eje A entre 1 al 19 apt 1504 - 1505 - 1506 - 1507 - 1508 - 1509 | 2025-11-07 | 2025-12-05 | 28 | 7.5 | 8.2 | 109.3 |  | 8.433 | 3 | 109.333
23472 - TERRA (MANAZANA 4) | M - 134 | Mortero pega Cemex | Mamposteria salón comunal eje A al A´ entre 1 al 8 piso 4 y 5 y eje 1 entre A - C piso 4 y 5 | 2025-11-07 | 2025-12-05 | 28 | 7.5 | 9.6 | 128 |  | 9.667 | 3 | 128
23472 - TERRA (MANAZANA 4) | M - 134 | Mortero pega Cemex | Mamposteria salón comunal eje A al A´ entre 1 al 8 piso 4 y 5 y eje 1 entre A - C piso 4 y 5 | 2025-11-07 | 2025-12-05 | 28 | 7.5 | 9.9 | 132 |  | 9.667 | 3 | 132
23472 - TERRA (MANAZANA 4) | M - 134 | Mortero pega Cemex | Mamposteria salón comunal eje A al A´ entre 1 al 8 piso 4 y 5 y eje 1 entre A - C piso 4 y 5 | 2025-11-07 | 2025-12-05 | 28 | 7.5 | 9.5 | 126.7 |  | 9.667 | 3 | 126.667
23472 - TERRA (MANAZANA 4) | M - 133 | Mortero - Pega | Mamposteria torre 1 eje J entre 1 al 19 apt 1501, 1502, 1503, 1510, 1511, 1512 y fachada costado occidental piso 5 piso 6 y muretes piso 10 al piso 15 | 2025-10-14 | 2025-11-11 | 28 | 7.5 | 11.1 | 148 |  | 11 | 3 | 148
23472 - TERRA (MANAZANA 4) | M - 133 | Mortero - Pega | Mamposteria torre 1 eje J entre 1 al 19 apt 1501, 1502, 1503, 1510, 1511, 1512 y fachada costado occidental piso 5 piso 6 y muretes piso 10 al piso 15 | 2025-10-14 | 2025-11-11 | 28 | 7.5 | 11.2 | 149.3 |  | 11 | 3 | 149.333
23472 - TERRA (MANAZANA 4) | M - 133 | Mortero - Pega | Mamposteria torre 1 eje J entre 1 al 19 apt 1501, 1502, 1503, 1510, 1511, 1512 y fachada costado occidental piso 5 piso 6 y muretes piso 10 al piso 15 | 2025-10-14 | 2025-11-11 | 28 | 7.5 | 10.7 | 142.7 |  | 11 | 3 | 142.667
23472 - TERRA (MANAZANA 4) | M - 132 | Mortero - Pega | Mamposteria torre 1 eje J entre 1 al 19 apt 1401, 1402, 1403, 1410, 1411, 1412 y fachada occidental piso 3 al piso 4 y muretes piso 5 al piso 10 | 2025-10-14 | 2025-11-11 | 28 | 7.5 | 8.3 | 110.7 |  | 8.6 | 3 | 110.667
23472 - TERRA (MANAZANA 4) | M - 132 | Mortero - Pega | Mamposteria torre 1 eje J entre 1 al 19 apt 1401, 1402, 1403, 1410, 1411, 1412 y fachada occidental piso 3 al piso 4 y muretes piso 5 al piso 10 | 2025-10-14 | 2025-11-11 | 28 | 7.5 | 8.8 | 117.3 |  | 8.6 | 3 | 117.333
23472 - TERRA (MANAZANA 4) | M - 132 | Mortero - Pega | Mamposteria torre 1 eje J entre 1 al 19 apt 1401, 1402, 1403, 1410, 1411, 1412 y fachada occidental piso 3 al piso 4 y muretes piso 5 al piso 10 | 2025-10-14 | 2025-11-11 | 28 | 7.5 | 8.7 | 116 |  | 8.6 | 3 | 116
23472 - TERRA (MANAZANA 4) | M - 131 | Mortero - Pega | Mamposteria torre 1 eje A entre 1 al 19 apt 1404, 1405, 1406, 1407, 1408, 1409 y fachada occidental piso 1 al piso 2 | 2025-10-14 | 2025-11-11 | 28 | 7.5 | 9.9 | 132 |  | 9.567 | 3 | 132
23472 - TERRA (MANAZANA 4) | M - 131 | Mortero - Pega | Mamposteria torre 1 eje A entre 1 al 19 apt 1404, 1405, 1406, 1407, 1408, 1409 y fachada occidental piso 1 al piso 2 | 2025-10-14 | 2025-11-11 | 28 | 7.5 | 9.3 | 124 |  | 9.567 | 3 | 124
23472 - TERRA (MANAZANA 4) | M - 131 | Mortero - Pega | Mamposteria torre 1 eje A entre 1 al 19 apt 1404, 1405, 1406, 1407, 1408, 1409 y fachada occidental piso 1 al piso 2 | 2025-10-14 | 2025-11-11 | 28 | 7.5 | 9.5 | 126.7 |  | 9.567 | 3 | 126.667
23472 - TERRA (MANAZANA 4) | M - 130 | Mortero - Pega | Mamposteria salón comunal eje A al A' entre 1 al 8 pisos 1, 2, 3 y eje 1 entre A - C piso 1, 2, 3 y murete ladrillo coral y bloque torre 1 mamposteria interna | 2025-10-14 | 2025-11-11 | 28 | 7.5 | 10.6 | 141.3 |  | 10.4 | 3 | 141.333
23472 - TERRA (MANAZANA 4) | M - 130 | Mortero - Pega | Mamposteria salón comunal eje A al A' entre 1 al 8 pisos 1, 2, 3 y eje 1 entre A - C piso 1, 2, 3 y murete ladrillo coral y bloque torre 1 mamposteria interna | 2025-10-14 | 2025-11-11 | 28 | 7.5 | 10.4 | 138.7 |  | 10.4 | 3 | 138.667
23472 - TERRA (MANAZANA 4) | M - 130 | Mortero - Pega | Mamposteria salón comunal eje A al A' entre 1 al 8 pisos 1, 2, 3 y eje 1 entre A - C piso 1, 2, 3 y murete ladrillo coral y bloque torre 1 mamposteria interna | 2025-10-14 | 2025-11-11 | 28 | 7.5 | 10.2 | 136 |  | 10.4 | 3 | 136
23472 - TERRA (MANAZANA 4) | M - 129 | No especificado | Mamposteria torre 1 eje J entre 1 al 19 apt 1301 al 1303 y 1310 al 1312 | 2025-10-01 | 2025-10-29 | 28 | 7.5 | 10.3 | 137.3 |  | 9.967 | 3 | 137.333
23472 - TERRA (MANAZANA 4) | M - 129 | No especificado | Mamposteria torre 1 eje J entre 1 al 19 apt 1301 al 1303 y 1310 al 1312 | 2025-10-01 | 2025-10-29 | 28 | 7.5 | 9.9 | 132 |  | 9.967 | 3 | 132
23472 - TERRA (MANAZANA 4) | M - 129 | No especificado | Mamposteria torre 1 eje J entre 1 al 19 apt 1301 al 1303 y 1310 al 1312 | 2025-10-01 | 2025-10-29 | 28 | 7.5 | 9.7 | 129.3 |  | 9.967 | 3 | 129.333
23472 - TERRA (MANAZANA 4) | M - 128 | No especificado | Mamposteria torre 1 eje A entre 1 al 19 apt 1304 al 1309 | 2025-10-01 | 2025-10-29 | 28 | 7.5 | 9.9 | 132 |  | 10.433 | 3 | 132
23472 - TERRA (MANAZANA 4) | M - 128 | No especificado | Mamposteria torre 1 eje A entre 1 al 19 apt 1304 al 1309 | 2025-10-01 | 2025-10-29 | 28 | 7.5 | 10.8 | 144 |  | 10.433 | 3 | 144
23472 - TERRA (MANAZANA 4) | M - 128 | No especificado | Mamposteria torre 1 eje A entre 1 al 19 apt 1304 al 1309 | 2025-10-01 | 2025-10-29 | 28 | 7.5 | 10.6 | 141.3 |  | 10.433 | 3 | 141.333
23472 - TERRA (MANAZANA 4) | M - 127 | No especificado | Mamposteria eje J torre 1 entre 1 al 19 apt 1201,1202,1203,1210,1211,1212 | 2025-10-01 | 2025-10-29 | 28 | 7.5 | 10.9 | 145.3 |  | 10.6 | 3 | 145.333
23472 - TERRA (MANAZANA 4) | M - 127 | No especificado | Mamposteria eje J torre 1 entre 1 al 19 apt 1201,1202,1203,1210,1211,1212 | 2025-10-01 | 2025-10-29 | 28 | 7.5 | 10.4 | 138.7 |  | 10.6 | 3 | 138.667
23472 - TERRA (MANAZANA 4) | M - 127 | No especificado | Mamposteria eje J torre 1 entre 1 al 19 apt 1201,1202,1203,1210,1211,1212 | 2025-10-01 | 2025-10-29 | 28 | 7.5 | 10.5 | 140 |  | 10.6 | 3 | 140
23472 - TERRA (MANAZANA 4) | M - 126 | No especificado | Mamposteria torre 1 eje A entre 1 al 19 apt 1205,1206,1207,1208, 1209 | 2025-10-01 | 2025-10-29 | 28 | 7.5 | 9.5 | 126.7 |  | 9.5 | 3 | 126.667
23472 - TERRA (MANAZANA 4) | M - 126 | No especificado | Mamposteria torre 1 eje A entre 1 al 19 apt 1205,1206,1207,1208, 1209 | 2025-10-01 | 2025-10-29 | 28 | 7.5 | 9.6 | 128 |  | 9.5 | 3 | 128
23472 - TERRA (MANAZANA 4) | M - 126 | No especificado | Mamposteria torre 1 eje A entre 1 al 19 apt 1205,1206,1207,1208, 1209 | 2025-10-01 | 2025-10-29 | 28 | 7.5 | 9.4 | 125.3 |  | 9.5 | 3 | 125.333
23472 - TERRA (MANAZANA 4) | M - 125 | No especificado | Mampostería torre 1 eje J entre 1 al 19 Apt. 1101, 1102, 1103, 1111, 1112. | 2025-09-26 | 2025-10-24 | 28 | 7.5 | 8.5 | 113.3 |  | 8.467 | 3 | 113.333
23472 - TERRA (MANAZANA 4) | M - 125 | No especificado | Mampostería torre 1 eje J entre 1 al 19 Apt. 1101, 1102, 1103, 1111, 1112. | 2025-09-26 | 2025-10-24 | 28 | 7.5 | 8.7 | 116 |  | 8.467 | 3 | 116
23472 - TERRA (MANAZANA 4) | M - 125 | No especificado | Mampostería torre 1 eje J entre 1 al 19 Apt. 1101, 1102, 1103, 1111, 1112. | 2025-09-26 | 2025-10-24 | 28 | 7.5 | 8.2 | 109.3 |  | 8.467 | 3 | 109.333
23472 - TERRA (MANAZANA 4) | M - 124 | No especificado | Mampostería torre 1 eje A entre 1 al 19 Apt. 1104, 1105, 1106, 1107, 1108, 1109. | 2025-09-26 | 2025-10-24 | 28 | 7.5 | 10.5 | 140 |  | 10.2 | 3 | 140
23472 - TERRA (MANAZANA 4) | M - 124 | No especificado | Mampostería torre 1 eje A entre 1 al 19 Apt. 1104, 1105, 1106, 1107, 1108, 1109. | 2025-09-26 | 2025-10-24 | 28 | 7.5 | 10.1 | 134.7 |  | 10.2 | 3 | 134.667
23472 - TERRA (MANAZANA 4) | M - 124 | No especificado | Mampostería torre 1 eje A entre 1 al 19 Apt. 1104, 1105, 1106, 1107, 1108, 1109. | 2025-09-26 | 2025-10-24 | 28 | 7.5 | 10 | 133.3 |  | 10.2 | 3 | 133.333
23472 - TERRA (MANAZANA 4) | M - 123 | No especificado | Mampostería torre 1 eje J entre 1 al 19, Apt. 1001, 1002, 1003, 1010, 1011, 1012. | 2025-09-26 | 2025-10-24 | 28 | 7.5 | 9.7 | 129.3 |  | 9.4 | 3 | 129.333
23472 - TERRA (MANAZANA 4) | M - 123 | No especificado | Mampostería torre 1 eje J entre 1 al 19, Apt. 1001, 1002, 1003, 1010, 1011, 1012. | 2025-09-26 | 2025-10-24 | 28 | 7.5 | 9.4 | 125.3 |  | 9.4 | 3 | 125.333
23472 - TERRA (MANAZANA 4) | M - 123 | No especificado | Mampostería torre 1 eje J entre 1 al 19, Apt. 1001, 1002, 1003, 1010, 1011, 1012. | 2025-09-26 | 2025-10-24 | 28 | 7.5 | 9.1 | 121.3 |  | 9.4 | 3 | 121.333
23472 - TERRA (MANAZANA 4) | M - 122 | No especificado | Mampostería torre 1 eje A entre 1 al 9 Apt. 1004, 1005, 1006, 1007, 1008, 1009. | 2025-09-26 | 2025-10-24 | 28 | 7.5 | 9.9 | 132 |  | 9.7 | 3 | 132
23472 - TERRA (MANAZANA 4) | M - 122 | No especificado | Mampostería torre 1 eje A entre 1 al 9 Apt. 1004, 1005, 1006, 1007, 1008, 1009. | 2025-09-26 | 2025-10-24 | 28 | 7.5 | 9.7 | 129.3 |  | 9.7 | 3 | 129.333
23472 - TERRA (MANAZANA 4) | M - 122 | No especificado | Mampostería torre 1 eje A entre 1 al 9 Apt. 1004, 1005, 1006, 1007, 1008, 1009. | 2025-09-26 | 2025-10-24 | 28 | 7.5 | 9.5 | 126.7 |  | 9.7 | 3 | 126.667
23472 - TERRA (MANAZANA 4) | M-121 | No especificado | Mamposteria torre 1 - eje J entre 1 al 19 apt 901 - 902 - 903 - 910 - 911 - 912 | 2025-09-22 | 2025-10-20 | 28 | 7.5 | 10.1 | 134.7 |  | 10 | 3 | 134.667
23472 - TERRA (MANAZANA 4) | M-121 | No especificado | Mamposteria torre 1 - eje J entre 1 al 19 apt 901 - 902 - 903 - 910 - 911 - 912 | 2025-09-22 | 2025-10-20 | 28 | 7.5 | 10.2 | 136 |  | 10 | 3 | 136
23472 - TERRA (MANAZANA 4) | M-121 | No especificado | Mamposteria torre 1 - eje J entre 1 al 19 apt 901 - 902 - 903 - 910 - 911 - 912 | 2025-09-22 | 2025-10-20 | 28 | 7.5 | 9.7 | 129.3 |  | 10 | 3 | 129.333
23472 - TERRA (MANAZANA 4) | M-120 | No especificado | Mamposteria torre 1 - eje A entre 1 al 19 apt 904 - 905 - 906 - 907 - 908 - 909 | 2025-09-22 | 2025-10-20 | 28 | 7.5 | 9.5 | 126.7 |  | 9.3 | 3 | 126.667
23472 - TERRA (MANAZANA 4) | M-120 | No especificado | Mamposteria torre 1 - eje A entre 1 al 19 apt 904 - 905 - 906 - 907 - 908 - 909 | 2025-09-22 | 2025-10-20 | 28 | 7.5 | 9.1 | 121.3 |  | 9.3 | 3 | 121.333
23472 - TERRA (MANAZANA 4) | M-120 | No especificado | Mamposteria torre 1 - eje A entre 1 al 19 apt 904 - 905 - 906 - 907 - 908 - 909 | 2025-09-22 | 2025-10-20 | 28 | 7.5 | 9.3 | 124 |  | 9.3 | 3 | 124
23472 - TERRA (MANAZANA 4) | M-119 | No especificado | Mamposteria torre 1 - eje J entre 1 al 19 apt 801 - 802 - 803 - 810 - 811 - 812 | 2025-09-22 | 2025-10-20 | 28 | 7.5 | 9.8 | 130.7 |  | 9.433 | 3 | 130.667
23472 - TERRA (MANAZANA 4) | M-119 | No especificado | Mamposteria torre 1 - eje J entre 1 al 19 apt 801 - 802 - 803 - 810 - 811 - 812 | 2025-09-22 | 2025-10-20 | 28 | 7.5 | 9.4 | 125.3 |  | 9.433 | 3 | 125.333
23472 - TERRA (MANAZANA 4) | M-119 | No especificado | Mamposteria torre 1 - eje J entre 1 al 19 apt 801 - 802 - 803 - 810 - 811 - 812 | 2025-09-22 | 2025-10-20 | 28 | 7.5 | 9.1 | 121.3 |  | 9.433 | 3 | 121.333
23472 - TERRA (MANAZANA 4) | M-118 | No especificado | Mamposteria torre 1 - eje A entre 1 al 19 apt 804 - 805 - 806 - 807 - 808 - 809 | 2025-09-22 | 2025-10-20 | 28 | 7.5 | 11.1 | 148 |  | 10.8 | 3 | 148
23472 - TERRA (MANAZANA 4) | M-118 | No especificado | Mamposteria torre 1 - eje A entre 1 al 19 apt 804 - 805 - 806 - 807 - 808 - 809 | 2025-09-22 | 2025-10-20 | 28 | 7.5 | 10.9 | 145.3 |  | 10.8 | 3 | 145.333
23472 - TERRA (MANAZANA 4) | M-118 | No especificado | Mamposteria torre 1 - eje A entre 1 al 19 apt 804 - 805 - 806 - 807 - 808 - 809 | 2025-09-22 | 2025-10-20 | 28 | 7.5 | 10.4 | 138.7 |  | 10.8 | 3 | 138.667
23472 - TERRA (MANAZANA 4) | M - 117 | No especificado | Mampostería torre 1 eje J entre 1 al 19 Apt. 701 - 702 -703 - 710 - 711 - 712. | 2025-09-15 | 2025-10-13 | 28 | 7.5 | 10.5 | 140 |  | 10.5 | 3 | 140
23472 - TERRA (MANAZANA 4) | M - 117 | No especificado | Mampostería torre 1 eje J entre 1 al 19 Apt. 701 - 702 -703 - 710 - 711 - 712. | 2025-09-15 | 2025-10-13 | 28 | 7.5 | 10.7 | 142.7 |  | 10.5 | 3 | 142.667
23472 - TERRA (MANAZANA 4) | M - 117 | No especificado | Mampostería torre 1 eje J entre 1 al 19 Apt. 701 - 702 -703 - 710 - 711 - 712. | 2025-09-15 | 2025-10-13 | 28 | 7.5 | 10.3 | 137.3 |  | 10.5 | 3 | 137.333
23472 - TERRA (MANAZANA 4) | M - 116 | No especificado | Mampostería torre 1 eje A entre 1 al 19 Apt.704, 705, 706, 707, 708, 709. | 2025-09-15 | 2025-10-13 | 28 | 7.5 | 10.2 | 136 |  | 10 | 3 | 136
23472 - TERRA (MANAZANA 4) | M - 116 | No especificado | Mampostería torre 1 eje A entre 1 al 19 Apt.704, 705, 706, 707, 708, 709. | 2025-09-15 | 2025-10-13 | 28 | 7.5 | 9.7 | 129.3 |  | 10 | 3 | 129.333
23472 - TERRA (MANAZANA 4) | M - 116 | No especificado | Mampostería torre 1 eje A entre 1 al 19 Apt.704, 705, 706, 707, 708, 709. | 2025-09-15 | 2025-10-13 | 28 | 7.5 | 10.1 | 134.7 |  | 10 | 3 | 134.667
23472 - TERRA (MANAZANA 4) | M - 115 | No especificado | Mampostería torre 1 eje J entre 1 al 19 Apt. 601, 602, 603, 610, 611, 612. | 2025-09-15 | 2025-10-13 | 28 | 7.5 | 10.6 | 141.3 |  | 10.533 | 3 | 141.333
23472 - TERRA (MANAZANA 4) | M - 115 | No especificado | Mampostería torre 1 eje J entre 1 al 19 Apt. 601, 602, 603, 610, 611, 612. | 2025-09-15 | 2025-10-13 | 28 | 7.5 | 10.8 | 144 |  | 10.533 | 3 | 144
23472 - TERRA (MANAZANA 4) | M - 115 | No especificado | Mampostería torre 1 eje J entre 1 al 19 Apt. 601, 602, 603, 610, 611, 612. | 2025-09-15 | 2025-10-13 | 28 | 7.5 | 10.2 | 136 |  | 10.533 | 3 | 136
23472 - TERRA (MANAZANA 4) | M - 114 | No especificado | Mampostería torre 1 eje A entre 1 al 19 Apt.604, 605, 606, 607, 608, 609. | 2025-09-15 | 2025-10-13 | 28 | 7.5 | 11.6 | 154.7 |  | 11.233 | 3 | 154.667
23472 - TERRA (MANAZANA 4) | M - 114 | No especificado | Mampostería torre 1 eje A entre 1 al 19 Apt.604, 605, 606, 607, 608, 609. | 2025-09-15 | 2025-10-13 | 28 | 7.5 | 11 | 146.7 |  | 11.233 | 3 | 146.667
23472 - TERRA (MANAZANA 4) | M - 114 | No especificado | Mampostería torre 1 eje A entre 1 al 19 Apt.604, 605, 606, 607, 608, 609. | 2025-09-15 | 2025-10-13 | 28 | 7.5 | 11.1 | 148 |  | 11.233 | 3 | 148
23472 - TERRA (MANAZANA 4) | M-113 | No especificado | Mamposteria torre 1 eje J entre 1 al 19 apt 501-502-503-510-511-512 | 2025-09-11 | 2025-10-09 | 28 | 7.5 | 13.8 | 184 |  | 13.5 | 3 | 184
23472 - TERRA (MANAZANA 4) | M-113 | No especificado | Mamposteria torre 1 eje J entre 1 al 19 apt 501-502-503-510-511-512 | 2025-09-11 | 2025-10-09 | 28 | 7.5 | 13.5 | 180 |  | 13.5 | 3 | 180
23472 - TERRA (MANAZANA 4) | M-113 | No especificado | Mamposteria torre 1 eje J entre 1 al 19 apt 501-502-503-510-511-512 | 2025-09-11 | 2025-10-09 | 28 | 7.5 | 13.2 | 176 |  | 13.5 | 3 | 176
23472 - TERRA (MANAZANA 4) | M-112 | No especificado | Mamposteria torre 1 eje A entre 1 al 19 apt 504-505-506-507-508-509 | 2025-09-11 | 2025-10-09 | 28 | 7.5 | 9.4 | 125.3 |  | 9.267 | 3 | 125.333
23472 - TERRA (MANAZANA 4) | M-112 | No especificado | Mamposteria torre 1 eje A entre 1 al 19 apt 504-505-506-507-508-509 | 2025-09-11 | 2025-10-09 | 28 | 7.5 | 9.3 | 124 |  | 9.267 | 3 | 124
23472 - TERRA (MANAZANA 4) | M-112 | No especificado | Mamposteria torre 1 eje A entre 1 al 19 apt 504-505-506-507-508-509 | 2025-09-11 | 2025-10-09 | 28 | 7.5 | 9.1 | 121.3 |  | 9.267 | 3 | 121.333
23472 - TERRA (MANAZANA 4) | M-111 | No especificado | Mamposteria torre 1 eje J entre 1 al 19 apt 401-402-403-410-411-412 | 2025-09-11 | 2025-10-09 | 28 | 7.5 | 13 | 173.3 |  | 12.8 | 3 | 173.333
23472 - TERRA (MANAZANA 4) | M-111 | No especificado | Mamposteria torre 1 eje J entre 1 al 19 apt 401-402-403-410-411-412 | 2025-09-11 | 2025-10-09 | 28 | 7.5 | 12.9 | 172 |  | 12.8 | 3 | 172
23472 - TERRA (MANAZANA 4) | M-111 | No especificado | Mamposteria torre 1 eje J entre 1 al 19 apt 401-402-403-410-411-412 | 2025-09-11 | 2025-10-09 | 28 | 7.5 | 12.5 | 166.7 |  | 12.8 | 3 | 166.667
23472 - TERRA (MANAZANA 4) | M-110 | No especificado | Mamposteria torre 1 eje A entre 1 al 19 apt 404,405,406,407,408,409 y muretes piso 1 al 5 | 2025-09-11 | 2025-10-09 | 28 | 7.5 | 11.5 | 153.3 |  | 11.2 | 3 | 153.333
23472 - TERRA (MANAZANA 4) | M-110 | No especificado | Mamposteria torre 1 eje A entre 1 al 19 apt 404,405,406,407,408,409 y muretes piso 1 al 5 | 2025-09-11 | 2025-10-09 | 28 | 7.5 | 11.2 | 149.3 |  | 11.2 | 3 | 149.333
23472 - TERRA (MANAZANA 4) | M-110 | No especificado | Mamposteria torre 1 eje A entre 1 al 19 apt 404,405,406,407,408,409 y muretes piso 1 al 5 | 2025-09-11 | 2025-10-09 | 28 | 7.5 | 10.9 | 145.3 |  | 11.2 | 3 | 145.333
23472 - TERRA (MANAZANA 4) | M - 100 | No especificado | Mampostería Torre 2 eje 1 al 23 entre A y J Apt 2101, 2102, 2103, 2104, 2105, 2106, 2107, 2108, 2109, 2110, 2111, 2112 | 2025-08-20 | 2025-09-17 | 28 | 7.5 | 7.5 | 100 |  | 7.867 | 3 | 100
23472 - TERRA (MANAZANA 4) | M - 100 | No especificado | Mampostería Torre 2 eje 1 al 23 entre A y J Apt 2101, 2102, 2103, 2104, 2105, 2106, 2107, 2108, 2109, 2110, 2111, 2112 | 2025-08-20 | 2025-09-17 | 28 | 7.5 | 8 | 106.7 |  | 7.867 | 3 | 106.667
23472 - TERRA (MANAZANA 4) | M - 100 | No especificado | Mampostería Torre 2 eje 1 al 23 entre A y J Apt 2101, 2102, 2103, 2104, 2105, 2106, 2107, 2108, 2109, 2110, 2111, 2112 | 2025-08-20 | 2025-09-17 | 28 | 7.5 | 8.1 | 108 |  | 7.867 | 3 | 108
23472 - TERRA (MANAZANA 4) | M - 99 | No especificado | Mampostería Torre 2 eje 1 al 23 entre A y J Apt 2001, 2002, 2003, 2004, 2005, 2006, 2007, 2008, 2009, 2010, 2011, 2012 | 2025-08-20 | 2025-09-17 | 28 | 7.5 | 9.5 | 126.7 |  | 9.467 | 3 | 126.667
23472 - TERRA (MANAZANA 4) | M - 99 | No especificado | Mampostería Torre 2 eje 1 al 23 entre A y J Apt 2001, 2002, 2003, 2004, 2005, 2006, 2007, 2008, 2009, 2010, 2011, 2012 | 2025-08-20 | 2025-09-17 | 28 | 7.5 | 9.6 | 128 |  | 9.467 | 3 | 128
23472 - TERRA (MANAZANA 4) | M - 99 | No especificado | Mampostería Torre 2 eje 1 al 23 entre A y J Apt 2001, 2002, 2003, 2004, 2005, 2006, 2007, 2008, 2009, 2010, 2011, 2012 | 2025-08-20 | 2025-09-17 | 28 | 7.5 | 9.3 | 124 |  | 9.467 | 3 | 124
23472 - TERRA (MANAZANA 4) | M - 98 | No especificado | Mampostería Torre 2 eje 1 al 23 entre A y J Apt 1901 , 1902, 1903, 1904, 1905, 1906, 1907, 1908, 1909, 1910, 1911, 1912 | 2025-08-20 | 2025-09-17 | 28 | 7.5 | 9.8 | 130.7 |  | 9.433 | 3 | 130.667
23472 - TERRA (MANAZANA 4) | M - 98 | No especificado | Mampostería Torre 2 eje 1 al 23 entre A y J Apt 1901 , 1902, 1903, 1904, 1905, 1906, 1907, 1908, 1909, 1910, 1911, 1912 | 2025-08-20 | 2025-09-17 | 28 | 7.5 | 9.4 | 125.3 |  | 9.433 | 3 | 125.333
23472 - TERRA (MANAZANA 4) | M - 98 | No especificado | Mampostería Torre 2 eje 1 al 23 entre A y J Apt 1901 , 1902, 1903, 1904, 1905, 1906, 1907, 1908, 1909, 1910, 1911, 1912 | 2025-08-20 | 2025-09-17 | 28 | 7.5 | 9.1 | 121.3 |  | 9.433 | 3 | 121.333
23472 - TERRA (MANAZANA 4) | M - 101 | No especificado | Mampostería Torre 2 eje 1 al 23 entre A y J Apt 2201, 2202, 2203, 2204, 2205, 2206, 2207, 2208, 2209, 2210, 2211, 2212 | 2025-08-20 | 2025-09-17 | 28 | 7.5 | 8.2 | 109.3 |  | 8.1 | 3 | 109.333
23472 - TERRA (MANAZANA 4) | M - 101 | No especificado | Mampostería Torre 2 eje 1 al 23 entre A y J Apt 2201, 2202, 2203, 2204, 2205, 2206, 2207, 2208, 2209, 2210, 2211, 2212 | 2025-08-20 | 2025-09-17 | 28 | 7.5 | 8.3 | 110.7 |  | 8.1 | 3 | 110.667
23472 - TERRA (MANAZANA 4) | M - 101 | No especificado | Mampostería Torre 2 eje 1 al 23 entre A y J Apt 2201, 2202, 2203, 2204, 2205, 2206, 2207, 2208, 2209, 2210, 2211, 2212 | 2025-08-20 | 2025-09-17 | 28 | 7.5 | 7.8 | 104 |  | 8.1 | 3 | 104
23472 - TERRA (MANAZANA 4) | M - 97 | No especificado | Muestra de mortero pega tequendama | 2025-08-16 | 2025-09-13 | 28 | 7.5 | 12.9 | 172 |  | 12.9 | 3 | 172
23472 - TERRA (MANAZANA 4) | M - 97 | No especificado | Muestra de mortero pega tequendama | 2025-08-16 | 2025-09-13 | 28 | 7.5 | 12.8 | 170.7 |  | 12.9 | 3 | 170.667
23472 - TERRA (MANAZANA 4) | M - 97 | No especificado | Muestra de mortero pega tequendama | 2025-08-16 | 2025-09-13 | 28 | 7.5 | 13 | 173.3 |  | 12.9 | 3 | 173.333
23472 - TERRA (MANAZANA 4) | M - 83 | No especificado | Mampostería Torre 3 eje J entre 1 al 23 Apt 2701, 2702, 2703 , 2710, 2711, 2712 | 2025-07-16 | 2025-08-13 | 28 | 7.5 | 8.6 | 114.7 |  | 8.5 | 3 | 114.667
23472 - TERRA (MANAZANA 4) | M - 83 | No especificado | Mampostería Torre 3 eje J entre 1 al 23 Apt 2701, 2702, 2703 , 2710, 2711, 2712 | 2025-07-16 | 2025-08-13 | 28 | 7.5 | 8.4 | 112 |  | 8.5 | 3 | 112
23472 - TERRA (MANAZANA 4) | M - 83 | No especificado | Mampostería Torre 3 eje J entre 1 al 23 Apt 2701, 2702, 2703 , 2710, 2711, 2712 | 2025-07-16 | 2025-08-13 | 28 | 7.5 | 8.5 | 113.3 |  | 8.5 | 3 | 113.333
23472 - TERRA (MANAZANA 4) | M - 82 | No especificado | Mampostería Torre 3 eje A entre 1 al 23 Apt 2604, 2605, 2606, 2607, 2608, 2609 | 2025-07-16 | 2025-08-13 | 28 | 7.5 | 11.4 | 152 |  | 11.7 | 3 | 152
23472 - TERRA (MANAZANA 4) | M - 82 | No especificado | Mampostería Torre 3 eje A entre 1 al 23 Apt 2604, 2605, 2606, 2607, 2608, 2609 | 2025-07-16 | 2025-08-13 | 28 | 7.5 | 11.8 | 157.3 |  | 11.7 | 3 | 157.333
23472 - TERRA (MANAZANA 4) | M - 82 | No especificado | Mampostería Torre 3 eje A entre 1 al 23 Apt 2604, 2605, 2606, 2607, 2608, 2609 | 2025-07-16 | 2025-08-13 | 28 | 7.5 | 11.9 | 158.7 |  | 11.7 | 3 | 158.667
23472 - TERRA (MANAZANA 4) | M-93 | No especificado | Mampostería torre 2 eje 1 al 23 entre A-J apt 1601,1602,1603,1604,1605,1606,1607,1608,1609,1610,1611,1612 | 2025-08-06 | 2025-09-03 | 28 | 7.5 | 7.5 | 100 |  | 7.667 | 3 | 100
23472 - TERRA (MANAZANA 4) | M-93 | No especificado | Mampostería torre 2 eje 1 al 23 entre A-J apt 1601,1602,1603,1604,1605,1606,1607,1608,1609,1610,1611,1612 | 2025-08-06 | 2025-09-03 | 28 | 7.5 | 7.7 | 102.7 |  | 7.667 | 3 | 102.667
23472 - TERRA (MANAZANA 4) | M-93 | No especificado | Mampostería torre 2 eje 1 al 23 entre A-J apt 1601,1602,1603,1604,1605,1606,1607,1608,1609,1610,1611,1612 | 2025-08-06 | 2025-09-03 | 28 | 7.5 | 7.8 | 104 |  | 7.667 | 3 | 104
23472 - TERRA (MANAZANA 4) | M-92 | No especificado | Mampostería torre 2 eje 1 al 23 entre A-J apt 1504,1505,1506,1507,1508,1509,1510,1511,151,1501,1502,1503 y muretes torre 3 piso 24 al 28 | 2025-08-06 | 2025-09-03 | 28 | 7.5 | 10.4 | 138.7 |  | 10.033 | 3 | 138.667
23472 - TERRA (MANAZANA 4) | M-92 | No especificado | Mampostería torre 2 eje 1 al 23 entre A-J apt 1504,1505,1506,1507,1508,1509,1510,1511,151,1501,1502,1503 y muretes torre 3 piso 24 al 28 | 2025-08-06 | 2025-09-03 | 28 | 7.5 | 10 | 133.3 |  | 10.033 | 3 | 133.333
23472 - TERRA (MANAZANA 4) | M-92 | No especificado | Mampostería torre 2 eje 1 al 23 entre A-J apt 1504,1505,1506,1507,1508,1509,1510,1511,151,1501,1502,1503 y muretes torre 3 piso 24 al 28 | 2025-08-06 | 2025-09-03 | 28 | 7.5 | 9.7 | 129.3 |  | 10.033 | 3 | 129.333
23472 - TERRA (MANAZANA 4) | M-95 | No especificado | Mampostería torre 2 eje 1 al 23 entre A-J apt 1801,1802,1803,1804,1805,1806,1807,1808,1809,1810,1811,1812 | 2025-08-06 | 2025-09-03 | 28 | 7.5 | 9.4 | 125.3 |  | 9.4 | 3 | 125.333
23472 - TERRA (MANAZANA 4) | M-95 | No especificado | Mampostería torre 2 eje 1 al 23 entre A-J apt 1801,1802,1803,1804,1805,1806,1807,1808,1809,1810,1811,1812 | 2025-08-06 | 2025-09-03 | 28 | 7.5 | 9.6 | 128 |  | 9.4 | 3 | 128
23472 - TERRA (MANAZANA 4) | M-95 | No especificado | Mampostería torre 2 eje 1 al 23 entre A-J apt 1801,1802,1803,1804,1805,1806,1807,1808,1809,1810,1811,1812 | 2025-08-06 | 2025-09-03 | 28 | 7.5 | 9.2 | 122.7 |  | 9.4 | 3 | 122.667
23472 - TERRA (MANAZANA 4) | M-94 | No especificado | Mampostería torre 2 eje 1 al 23 entre A-J apt 1701, 1702, 1703,1704,1705,1706,1707,1708,1709,1710,1711,1712 y muretes piso 20 al piso 24 | 2025-08-06 | 2025-09-03 | 28 | 7.5 | 8.7 | 116 |  | 8.567 | 3 | 116
23472 - TERRA (MANAZANA 4) | M-94 | No especificado | Mampostería torre 2 eje 1 al 23 entre A-J apt 1701, 1702, 1703,1704,1705,1706,1707,1708,1709,1710,1711,1712 y muretes piso 20 al piso 24 | 2025-08-06 | 2025-09-03 | 28 | 7.5 | 8.4 | 112 |  | 8.567 | 3 | 112
23472 - TERRA (MANAZANA 4) | M-94 | No especificado | Mampostería torre 2 eje 1 al 23 entre A-J apt 1701, 1702, 1703,1704,1705,1706,1707,1708,1709,1710,1711,1712 y muretes piso 20 al piso 24 | 2025-08-06 | 2025-09-03 | 28 | 7.5 | 8.6 | 114.7 |  | 8.567 | 3 | 114.667
23472 - TERRA (MANAZANA 4) | M-91 | No especificado | Mampostería torre 1 eje J entre 1 al 19 apto 301, 302, 303, 310, 311 y depósito | 2025-07-29 | 2025-08-26 | 28 | 7.5 | 12.2 | 162.7 |  | 11.833 | 3 | 162.667
23472 - TERRA (MANAZANA 4) | M-91 | No especificado | Mampostería torre 1 eje J entre 1 al 19 apto 301, 302, 303, 310, 311 y depósito | 2025-07-29 | 2025-08-26 | 28 | 7.5 | 11.6 | 154.7 |  | 11.833 | 3 | 154.667
23472 - TERRA (MANAZANA 4) | M-91 | No especificado | Mampostería torre 1 eje J entre 1 al 19 apto 301, 302, 303, 310, 311 y depósito | 2025-07-29 | 2025-08-26 | 28 | 7.5 | 11.7 | 156 |  | 11.833 | 3 | 156
23472 - TERRA (MANAZANA 4) | M-90 | No especificado | Mampostería torre 1 eje A entre 1 al 19 apto 304, 305, 306, 307, 308, 309 | 2025-07-29 | 2025-08-26 | 28 | 7.5 | 11.3 | 150.7 |  | 11.267 | 3 | 150.667
23472 - TERRA (MANAZANA 4) | M-90 | No especificado | Mampostería torre 1 eje A entre 1 al 19 apto 304, 305, 306, 307, 308, 309 | 2025-07-29 | 2025-08-26 | 28 | 7.5 | 11.5 | 153.3 |  | 11.267 | 3 | 153.333
23472 - TERRA (MANAZANA 4) | M-90 | No especificado | Mampostería torre 1 eje A entre 1 al 19 apto 304, 305, 306, 307, 308, 309 | 2025-07-29 | 2025-08-26 | 28 | 7.5 | 11 | 146.7 |  | 11.267 | 3 | 146.667
23472 - TERRA (MANAZANA 4) | M-89 | No especificado | Mampostería torre 1 eje J entre 1 al 19 apto 201, 202, 203 salones de juegos | 2025-07-29 | 2025-08-26 | 28 | 7.5 | 11.9 | 158.7 |  | 11.533 | 3 | 158.667
23472 - TERRA (MANAZANA 4) | M-89 | No especificado | Mampostería torre 1 eje J entre 1 al 19 apto 201, 202, 203 salones de juegos | 2025-07-29 | 2025-08-26 | 28 | 7.5 | 11.4 | 152 |  | 11.533 | 3 | 152
23472 - TERRA (MANAZANA 4) | M-89 | No especificado | Mampostería torre 1 eje J entre 1 al 19 apto 201, 202, 203 salones de juegos | 2025-07-29 | 2025-08-26 | 28 | 7.5 | 11.3 | 150.7 |  | 11.533 | 3 | 150.667
23472 - TERRA (MANAZANA 4) | M-88 | No especificado | Mampostería torre 1 eje A entre 1 al 19 apto 204, 205, 206, 207, 208, 209 | 2025-07-29 | 2025-08-26 | 28 | 7.5 | 12.2 | 162.7 |  | 11.833 | 3 | 162.667
23472 - TERRA (MANAZANA 4) | M-88 | No especificado | Mampostería torre 1 eje A entre 1 al 19 apto 204, 205, 206, 207, 208, 209 | 2025-07-29 | 2025-08-26 | 28 | 7.5 | 11.9 | 158.7 |  | 11.833 | 3 | 158.667
23472 - TERRA (MANAZANA 4) | M-88 | No especificado | Mampostería torre 1 eje A entre 1 al 19 apto 204, 205, 206, 207, 208, 209 | 2025-07-29 | 2025-08-26 | 28 | 7.5 | 11.4 | 152 |  | 11.833 | 3 | 152
23472 - TERRA (MANAZANA 4) | M - 87 | No especificado | Salón comunal mampostería eje 2 al 6 entre A - C subestación y cuarto de máquinas y mampostería muros rampa vehicular | 2025-07-22 | 2025-08-19 | 28 | 7.5 | 5.8 | 77.3 | MURO | 6.033 | 3 | 77.333
23472 - TERRA (MANAZANA 4) | M - 87 | No especificado | Salón comunal mampostería eje 2 al 6 entre A - C subestación y cuarto de máquinas y mampostería muros rampa vehicular | 2025-07-22 | 2025-08-19 | 28 | 7.5 | 6.1 | 81.3 | MURO | 6.033 | 3 | 81.333
23472 - TERRA (MANAZANA 4) | M - 87 | No especificado | Salón comunal mampostería eje 2 al 6 entre A - C subestación y cuarto de máquinas y mampostería muros rampa vehicular | 2025-07-22 | 2025-08-19 | 28 | 7.5 | 6.2 | 82.7 | MURO | 6.033 | 3 | 82.667
23472 - TERRA (MANAZANA 4) | M - 86 | No especificado | Mampostería torre 3 eje A entre 1 al 23 apt 2804, 2805, 2806, 2807, 2808, 2809 | 2025-07-22 | 2025-08-19 | 28 | 7.5 | 7.9 | 105.3 |  | 7.967 | 3 | 105.333
23472 - TERRA (MANAZANA 4) | M - 86 | No especificado | Mampostería torre 3 eje A entre 1 al 23 apt 2804, 2805, 2806, 2807, 2808, 2809 | 2025-07-22 | 2025-08-19 | 28 | 7.5 | 7.7 | 102.7 |  | 7.967 | 3 | 102.667
23472 - TERRA (MANAZANA 4) | M - 86 | No especificado | Mampostería torre 3 eje A entre 1 al 23 apt 2804, 2805, 2806, 2807, 2808, 2809 | 2025-07-22 | 2025-08-19 | 28 | 7.5 | 8.3 | 110.7 |  | 7.967 | 3 | 110.667
23472 - TERRA (MANAZANA 4) | M - 85 | No especificado | Mampostería torre 3 eje J entre 1 al 23 apt 2801, 2802, 2803, 2810, 2811, 2812 | 2025-07-22 | 2025-08-19 | 28 | 7.5 | 7.9 | 105.3 |  | 7.8 | 3 | 105.333
23472 - TERRA (MANAZANA 4) | M - 85 | No especificado | Mampostería torre 3 eje J entre 1 al 23 apt 2801, 2802, 2803, 2810, 2811, 2812 | 2025-07-22 | 2025-08-19 | 28 | 7.5 | 7.9 | 105.3 |  | 7.8 | 3 | 105.333
23472 - TERRA (MANAZANA 4) | M - 85 | No especificado | Mampostería torre 3 eje J entre 1 al 23 apt 2801, 2802, 2803, 2810, 2811, 2812 | 2025-07-22 | 2025-08-19 | 28 | 7.5 | 7.6 | 101.3 |  | 7.8 | 3 | 101.333
23472 - TERRA (MANAZANA 4) | M - 84 | No especificado | Mampostería torre 3 eje A entre 1 al 23 apt 2704, 2705, 2706, 2707, 2708, 2709 | 2025-07-22 | 2025-08-19 | 28 | 7.5 | 6.9 | 92 |  | 6.633 | 3 | 92
23472 - TERRA (MANAZANA 4) | M - 84 | No especificado | Mampostería torre 3 eje A entre 1 al 23 apt 2704, 2705, 2706, 2707, 2708, 2709 | 2025-07-22 | 2025-08-19 | 28 | 7.5 | 6.6 | 88 |  | 6.633 | 3 | 88
23472 - TERRA (MANAZANA 4) | M - 84 | No especificado | Mampostería torre 3 eje A entre 1 al 23 apt 2704, 2705, 2706, 2707, 2708, 2709 | 2025-07-22 | 2025-08-19 | 28 | 7.5 | 6.4 | 85.3 |  | 6.633 | 3 | 85.333
23472 - TERRA (MANAZANA 4) | M - 81 | No especificado | Mampostería Torre 3 eje J entre 1 al 23 Apt 2601 , 2602 , 2603, 2610, 2611, 2612 | 2025-07-16 | 2025-08-13 | 28 | 7.5 | 15.6 | 208 |  | 15.633 | 3 | 208
23472 - TERRA (MANAZANA 4) | M - 81 | No especificado | Mampostería Torre 3 eje J entre 1 al 23 Apt 2601 , 2602 , 2603, 2610, 2611, 2612 | 2025-07-16 | 2025-08-13 | 28 | 7.5 | 15.5 | 206.7 |  | 15.633 | 3 | 206.667
23472 - TERRA (MANAZANA 4) | M - 81 | No especificado | Mampostería Torre 3 eje J entre 1 al 23 Apt 2601 , 2602 , 2603, 2610, 2611, 2612 | 2025-07-16 | 2025-08-13 | 28 | 7.5 | 15.8 | 210.7 |  | 15.633 | 3 | 210.667
23472 - TERRA (MANAZANA 4) | M - 80 | No especificado | Mampostería Torre 3 eje A entre 1 al 23 Apt 2504, 2505, 2506, 2507, 2508, 2509 | 2025-07-16 | 2025-08-13 | 28 | 7.5 | 16.3 | 217.3 |  | 16.267 | 3 | 217.333
23472 - TERRA (MANAZANA 4) | M - 80 | No especificado | Mampostería Torre 3 eje A entre 1 al 23 Apt 2504, 2505, 2506, 2507, 2508, 2509 | 2025-07-16 | 2025-08-13 | 28 | 7.5 | 16.1 | 214.7 |  | 16.267 | 3 | 214.667
23472 - TERRA (MANAZANA 4) | M - 80 | No especificado | Mampostería Torre 3 eje A entre 1 al 23 Apt 2504, 2505, 2506, 2507, 2508, 2509 | 2025-07-16 | 2025-08-13 | 28 | 7.5 | 16.4 | 218.7 |  | 16.267 | 3 | 218.667
23472 - TERRA (MANAZANA 4) | M - 79 | Mortero pega Cemex | Mampostería torre 3 eje J entre 1 al 23 apt 2501, 2502, 2503, 2510, 2511, 2512 y muretes torre 2 piso 15 al 20 | 2025-07-14 | 2025-08-11 | 28 | 7.5 | 8.3 | 110.7 |  | 8.3 | 3 | 110.667
23472 - TERRA (MANAZANA 4) | M - 79 | Mortero pega Cemex | Mampostería torre 3 eje J entre 1 al 23 apt 2501, 2502, 2503, 2510, 2511, 2512 y muretes torre 2 piso 15 al 20 | 2025-07-14 | 2025-08-11 | 28 | 7.5 | 8.1 | 108 |  | 8.3 | 3 | 108
23472 - TERRA (MANAZANA 4) | M - 79 | Mortero pega Cemex | Mampostería torre 3 eje J entre 1 al 23 apt 2501, 2502, 2503, 2510, 2511, 2512 y muretes torre 2 piso 15 al 20 | 2025-07-14 | 2025-08-11 | 28 | 7.5 | 8.5 | 113.3 |  | 8.3 | 3 | 113.333
23472 - TERRA (MANAZANA 4) | M - 78 | Mortero pega cemex | Mampostería torre 3 eje A entre 1 al 23 apt 2404, 2405, 2406, 2407, 2408, 2409 y fachada costado oriental piso 28 y muretes piso 20 al 24 | 2025-07-14 | 2025-08-11 | 28 | 7.5 | 9.1 | 121.3 |  | 8.9 | 3 | 121.333
23472 - TERRA (MANAZANA 4) | M - 78 | Mortero pega cemex | Mampostería torre 3 eje A entre 1 al 23 apt 2404, 2405, 2406, 2407, 2408, 2409 y fachada costado oriental piso 28 y muretes piso 20 al 24 | 2025-07-14 | 2025-08-11 | 28 | 7.5 | 8.9 | 118.7 |  | 8.9 | 3 | 118.667
23472 - TERRA (MANAZANA 4) | M - 78 | Mortero pega cemex | Mampostería torre 3 eje A entre 1 al 23 apt 2404, 2405, 2406, 2407, 2408, 2409 y fachada costado oriental piso 28 y muretes piso 20 al 24 | 2025-07-14 | 2025-08-11 | 28 | 7.5 | 8.7 | 116 |  | 8.9 | 3 | 116
23472 - TERRA (MANAZANA 4) | M - 77 | Pega pañete 100 G - 10 Holcim | Mampostería torre 1 eje J entre 1 al 19 apt 101,104, cuarto técnico, depósitos, cocina y baños, persona de vigilancia, correspondencia equipamiento y futuro comercio | 2025-07-14 | 2025-08-11 | 28 | 7.5 | 12.7 | 169.3 |  | 12.467 | 3 | 169.333
23472 - TERRA (MANAZANA 4) | M - 77 | Pega pañete 100 G - 10 Holcim | Mampostería torre 1 eje J entre 1 al 19 apt 101,104, cuarto técnico, depósitos, cocina y baños, persona de vigilancia, correspondencia equipamiento y futuro comercio | 2025-07-14 | 2025-08-11 | 28 | 7.5 | 12.4 | 165.3 |  | 12.467 | 3 | 165.333
23472 - TERRA (MANAZANA 4) | M - 77 | Pega pañete 100 G - 10 Holcim | Mampostería torre 1 eje J entre 1 al 19 apt 101,104, cuarto técnico, depósitos, cocina y baños, persona de vigilancia, correspondencia equipamiento y futuro comercio | 2025-07-14 | 2025-08-11 | 28 | 7.5 | 12.3 | 164 |  | 12.467 | 3 | 164
23472 - TERRA (MANAZANA 4) | M - 76 | Pega pañete 100 G - 10 Holcim | Mampostería torre 1 eje A entre 1 al 19 apt 102, 103, 105, 106, 107, cuarto de basuras | 2025-07-14 | 2025-08-11 | 28 | 7.5 | 12.5 | 166.7 |  | 12.333 | 3 | 166.667
23472 - TERRA (MANAZANA 4) | M - 76 | Pega pañete 100 G - 10 Holcim | Mampostería torre 1 eje A entre 1 al 19 apt 102, 103, 105, 106, 107, cuarto de basuras | 2025-07-14 | 2025-08-11 | 28 | 7.5 | 12.4 | 165.3 |  | 12.333 | 3 | 165.333
23472 - TERRA (MANAZANA 4) | M - 76 | Pega pañete 100 G - 10 Holcim | Mampostería torre 1 eje A entre 1 al 19 apt 102, 103, 105, 106, 107, cuarto de basuras | 2025-07-14 | 2025-08-11 | 28 | 7.5 | 12.1 | 161.3 |  | 12.333 | 3 | 161.333
23472 - TERRA (MANAZANA 4) | M - 83 | No especificado | Mampostería Torre 3 eje J entre 1 al 23 Apt 2701, 2702, 2703 , 2710, 2711, 2712 | 2025-07-16 | 2025-08-12 | 27 | 7.5 | 6.5 | 86.7 |  | 6.65 | 2 | 86.667
23472 - TERRA (MANAZANA 4) | M - 83 | No especificado | Mampostería Torre 3 eje J entre 1 al 23 Apt 2701, 2702, 2703 , 2710, 2711, 2712 | 2025-07-16 | 2025-08-12 | 27 | 7.5 | 6.8 | 90.7 |  | 6.65 | 2 | 90.667
23472 - TERRA (MANAZANA 4) | M - 82 | No especificado | Mampostería Torre 3 eje A entre 1 al 23 Apt 2604, 2605, 2606, 2607, 2608, 2609 | 2025-07-16 | 2025-08-12 | 27 | 7.5 | 9.4 | 125.3 |  | 9.05 | 2 | 125.333
23472 - TERRA (MANAZANA 4) | M - 82 | No especificado | Mampostería Torre 3 eje A entre 1 al 23 Apt 2604, 2605, 2606, 2607, 2608, 2609 | 2025-07-16 | 2025-08-12 | 27 | 7.5 | 8.7 | 116 |  | 9.05 | 2 | 116
23472 - TERRA (MANAZANA 4) | M - 1373 | Outinord IND 1 / 2" | Vigas de acople torre 1 eje 6 entre 7 al 13 | 2025-12-01 | 2025-12-15 | 14 | 41.4 | 48.3 | 116.7 |  | 47.65 | 2 | 116.667
23472 - TERRA (MANAZANA 4) | M - 1373 | Outinord IND 1 / 2" | Vigas de acople torre 1 eje 6 entre 7 al 13 | 2025-12-01 | 2025-12-15 | 14 | 41.4 | 47 | 113.5 |  | 47.65 | 2 | 113.527
23472 - TERRA (MANAZANA 4) | M - 1370 | Outinord IND 1 / 2 " | Vigas de acople cubierta torre 1 y muros M - 28 ( 2 ) M - 32 M - 15 ( 2 ) M - 18 ( 2 ) eje D entre 7 al 13 muros foso ascensor | 2025-11-28 | 2025-12-12 | 14 | 41.4 | 55.2 | 133.3 | MURO | 55.5 | 2 | 133.333
23472 - TERRA (MANAZANA 4) | M - 1370 | Outinord IND 1 / 2 " | Vigas de acople cubierta torre 1 y muros M - 28 ( 2 ) M - 32 M - 15 ( 2 ) M - 18 ( 2 ) eje D entre 7 al 13 muros foso ascensor | 2025-11-28 | 2025-12-12 | 14 | 41.4 | 55.8 | 134.8 | MURO | 55.5 | 2 | 134.783
23472 - TERRA (MANAZANA 4) | M - 1403 | Tremie 1/2" | Menzula entre torres 2 y 3 | 2026-04-25 | 2026-05-09 | 14 | 34.5 | 32.4 | 93.9 |  | 32.6 | 2 | 93.913
23472 - TERRA (MANAZANA 4) | M - 1403 | Tremie 1/2" | Menzula entre torres 2 y 3 | 2026-04-25 | 2026-05-09 | 14 | 34.5 | 32.8 | 95.1 |  | 32.6 | 2 | 95.072
23472 - TERRA (MANAZANA 4) | M - 1176 | Outinord IND 1/2" | Muros torre 1 eje 1 al 5 entre F - J apt 1102, 1103 | 2025-07-19 | 2025-08-02 | 14 | 34.5 | 33.3 | 96.5 | MURO | 32.9 | 2 | 96.522
23472 - TERRA (MANAZANA 4) | M - 1176 | Outinord IND 1/2" | Muros torre 1 eje 1 al 5 entre F - J apt 1102, 1103 | 2025-07-19 | 2025-08-02 | 14 | 34.5 | 32.5 | 94.2 | MURO | 32.9 | 2 | 94.203
23472 - TERRA (MANAZANA 4) | M - 1174 | Outinord IND 1/2" | Muros torre 1 eje 1 al 5 entre A - E apt 1104, 1105 | 2025-07-18 | 2025-08-01 | 14 | 34.5 | 45.7 | 132.5 | MURO | 45.3 | 2 | 132.464
23472 - TERRA (MANAZANA 4) | M - 1174 | Outinord IND 1/2" | Muros torre 1 eje 1 al 5 entre A - E apt 1104, 1105 | 2025-07-18 | 2025-08-01 | 14 | 34.5 | 44.9 | 130.1 | MURO | 45.3 | 2 | 130.145
23472 - TERRA (MANAZANA 4) | M - 1169 | Outinord IND. 1/2" | Muros Torre 1 Eje 6 al 11 entre A - E Apt 1106, 1107 | 2025-07-16 | 2025-07-30 | 14 | 34.5 | 32.8 | 95.1 | MURO | 33 | 2 | 95.072
23472 - TERRA (MANAZANA 4) | M - 1169 | Outinord IND. 1/2" | Muros Torre 1 Eje 6 al 11 entre A - E Apt 1106, 1107 | 2025-07-16 | 2025-07-30 | 14 | 34.5 | 33.2 | 96.2 | MURO | 33 | 2 | 96.232
23472 - TERRA (MANAZANA 4) | M - 1172 | Outinord IND. 1/2" | Muros Torre 1 Eje 6 al 11 entre F - J Apt 1101, 1112 | 2025-07-17 | 2025-07-31 | 14 | 34.5 | 35.6 | 103.2 | MURO | 35.35 | 2 | 103.188
23472 - TERRA (MANAZANA 4) | M - 1172 | Outinord IND. 1/2" | Muros Torre 1 Eje 6 al 11 entre F - J Apt 1101, 1112 | 2025-07-17 | 2025-07-31 | 14 | 34.5 | 35.1 | 101.7 | MURO | 35.35 | 2 | 101.739
23472 - TERRA (MANAZANA 4) | M-1167 | Outinord IND ½" | Muros torre 1 eje 12 al 19 entre F- J apto 1110, 1111 | 2025-07-15 | 2025-07-29 | 14 | 34.5 | 36.3 | 105.2 | MURO | 36.25 | 2 | 105.217
23472 - TERRA (MANAZANA 4) | M-1167 | Outinord IND ½" | Muros torre 1 eje 12 al 19 entre F- J apto 1110, 1111 | 2025-07-15 | 2025-07-29 | 14 | 34.5 | 36.2 | 104.9 | MURO | 36.25 | 2 | 104.928
23472 - TERRA (MANAZANA 4) | M-1165 | Outinord IND ½" | Muros torre 1 eje 12 al 19 entre A - E apto 1108, 1109 | 2025-07-14 | 2025-07-28 | 14 | 34.5 | 35.3 | 102.3 | MURO | 35.45 | 2 | 102.319
23472 - TERRA (MANAZANA 4) | M-1165 | Outinord IND ½" | Muros torre 1 eje 12 al 19 entre A - E apto 1108, 1109 | 2025-07-14 | 2025-07-28 | 14 | 34.5 | 35.6 | 103.2 | MURO | 35.45 | 2 | 103.188
23472 - TERRA (MANAZANA 4) | M - 1160 | Outinord IND 1/2" | Muros Torre 1 eje 1 al 5 Entre A - E Apt 1004, 1005 | 2025-07-11 | 2025-07-25 | 14 | 34.5 | 38.9 | 112.8 | MURO | 39.05 | 2 | 112.754
23472 - TERRA (MANAZANA 4) | M - 1160 | Outinord IND 1/2" | Muros Torre 1 eje 1 al 5 Entre A - E Apt 1004, 1005 | 2025-07-11 | 2025-07-25 | 14 | 34.5 | 39.2 | 113.6 | MURO | 39.05 | 2 | 113.623
23472 - TERRA (MANAZANA 4) | M - 1162 | Outinord IND 1/2" | Muros Torre 1 eje 1 al 5 entre F - J Apt 1002, 1003 | 2025-07-12 | 2025-07-26 | 14 | 34.5 | 33.5 | 97.1 | MURO | 33.4 | 2 | 97.101
23472 - TERRA (MANAZANA 4) | M - 1162 | Outinord IND 1/2" | Muros Torre 1 eje 1 al 5 entre F - J Apt 1002, 1003 | 2025-07-12 | 2025-07-26 | 14 | 34.5 | 33.3 | 96.5 | MURO | 33.4 | 2 | 96.522
23472 - TERRA (MANAZANA 4) | M - 1156 | Outinord IND 1/2" | Muros torre 1, eje 6 al 11 entre A - E, Apt. 1006, 1007. | 2025-07-09 | 2025-07-23 | 14 | 34.5 | 37.4 | 108.4 | MURO | 37.3 | 2 | 108.406
23472 - TERRA (MANAZANA 4) | M - 1156 | Outinord IND 1/2" | Muros torre 1, eje 6 al 11 entre A - E, Apt. 1006, 1007. | 2025-07-09 | 2025-07-23 | 14 | 34.5 | 37.2 | 107.8 | MURO | 37.3 | 2 | 107.826
23472 - TERRA (MANAZANA 4) | M-1158 | Outinord IND ½" | Muros torre 1 eje 6 al 11 entre F - J apto 1001, 1012 | 2025-07-10 | 2025-07-24 | 14 | 34.5 | 36 | 104.3 | MURO | 36.15 | 2 | 104.348
23472 - TERRA (MANAZANA 4) | M-1158 | Outinord IND ½" | Muros torre 1 eje 6 al 11 entre F - J apto 1001, 1012 | 2025-07-10 | 2025-07-24 | 14 | 34.5 | 36.3 | 105.2 | MURO | 36.15 | 2 | 105.217
23472 - TERRA (MANAZANA 4) | M - 1148 | Outinord IND 1/2" | Muros Torre 1 Eje 12 al 19 Entre A - E Apt 1001 , 1002 | 2025-07-07 | 2025-07-21 | 14 | 34.5 | 42.2 | 122.3 | MURO | 42.35 | 2 | 122.319
23472 - TERRA (MANAZANA 4) | M - 1148 | Outinord IND 1/2" | Muros Torre 1 Eje 12 al 19 Entre A - E Apt 1001 , 1002 | 2025-07-07 | 2025-07-21 | 14 | 34.5 | 42.5 | 123.2 | MURO | 42.35 | 2 | 123.188
23472 - TERRA (MANAZANA 4) | M - 1152 | Outinord Ind 1/2" | Muros Torre 1 Eje 12 al 19 entre F - J Apt 1010, 1011 | 2025-07-08 | 2025-07-22 | 14 | 34.5 | 35.4 | 102.6 | MURO | 35.55 | 2 | 102.609
23472 - TERRA (MANAZANA 4) | M - 1152 | Outinord Ind 1/2" | Muros Torre 1 Eje 12 al 19 entre F - J Apt 1010, 1011 | 2025-07-08 | 2025-07-22 | 14 | 34.5 | 35.7 | 103.5 | MURO | 35.55 | 2 | 103.478
23472 - TERRA (MANAZANA 4) | M-1144 | Outinord IND ½" | Muros torre 1 eje 1 al 5 entre A-E apto 904, 905 | 2025-07-04 | 2025-07-18 | 14 | 34.5 | 41.6 | 120.6 | MURO | 41.8 | 2 | 120.58
23472 - TERRA (MANAZANA 4) | M-1144 | Outinord IND ½" | Muros torre 1 eje 1 al 5 entre A-E apto 904, 905 | 2025-07-04 | 2025-07-18 | 14 | 34.5 | 42 | 121.7 | MURO | 41.8 | 2 | 121.739
23472 - TERRA (MANAZANA 4) | M-1146 | Outinord IND 1/2" | Muros torre 1, eje 1 al 5. entre F - J, Apt. 902, 903. | 2025-07-05 | 2025-07-19 | 14 | 34.5 | 32 | 92.8 | MURO | 32.15 | 2 | 92.754
23472 - TERRA (MANAZANA 4) | M-1146 | Outinord IND 1/2" | Muros torre 1, eje 1 al 5. entre F - J, Apt. 902, 903. | 2025-07-05 | 2025-07-19 | 14 | 34.5 | 32.3 | 93.6 | MURO | 32.15 | 2 | 93.623
23472 - TERRA (MANAZANA 4) | PL - 1371 | Outinord IND 1/2" | Escalera torre 1 costado occidental eje 1 al 2 entre D - G piso 22 al piso 23 | 2025-11-28 | 2025-12-12 | 14 | 28 | 28.7 | 102.5 |  | 28.45 | 2 | 102.5
23472 - TERRA (MANAZANA 4) | PL - 1371 | Outinord IND 1/2" | Escalera torre 1 costado occidental eje 1 al 2 entre D - G piso 22 al piso 23 | 2025-11-28 | 2025-12-12 | 14 | 28 | 28.2 | 100.7 |  | 28.45 | 2 | 100.714
23472 - TERRA (MANAZANA 4) | M1406 | Outinord IND 1/2" | Muro de contención salón comunal 1 Eje A-P, 1-P, 3-P N+0.70 al N+1.50 | 2026-05-19 | 2026-06-02 | 14 | 27.6 | 35.9 | 130.1 | MURO | 35.3 | 2 | 130.072
23472 - TERRA (MANAZANA 4) | M1406 | Outinord IND 1/2" | Muro de contención salón comunal 1 Eje A-P, 1-P, 3-P N+0.70 al N+1.50 | 2026-05-19 | 2026-06-02 | 14 | 27.6 | 34.7 | 125.7 | MURO | 35.3 | 2 | 125.725
23472 - TERRA (MANAZANA 4) | M1405 | Outinord IND 1" | Vigas de cimentación salón comunal 1 P-001, P-002, P-003, P-004, P-005, P-006, P-007 y Zapatas ZAP Z-3P Z-2P Eje A-P, LP, 3-P | 2026-05-19 | 2026-06-02 | 14 | 27.6 | 27.1 | 98.2 |  | 27.25 | 2 | 98.188
23472 - TERRA (MANAZANA 4) | M1405 | Outinord IND 1" | Vigas de cimentación salón comunal 1 P-001, P-002, P-003, P-004, P-005, P-006, P-007 y Zapatas ZAP Z-3P Z-2P Eje A-P, LP, 3-P | 2026-05-19 | 2026-06-02 | 14 | 27.6 | 27.4 | 99.3 |  | 27.25 | 2 | 99.275
23472 - TERRA (MANAZANA 4) | M - 1404 | Outinord IND 1" | Escalera corte 8, 9 y 10 entre torres 2 y 3 | 2026-05-06 | 2026-05-20 | 14 | 27.6 | 32.8 | 118.8 |  | 33.15 | 2 | 118.841
23472 - TERRA (MANAZANA 4) | M - 1404 | Outinord IND 1" | Escalera corte 8, 9 y 10 entre torres 2 y 3 | 2026-05-06 | 2026-05-20 | 14 | 27.6 | 33.5 | 121.4 |  | 33.15 | 2 | 121.377
23472 - TERRA (MANAZANA 4) | M - 1402 | Tremie | Escalera tramo 6 - 6 , 7 - 7 entre torres 2 y 3 | 2026-04-21 | 2026-05-05 | 14 | 27.6 | 22.9 | 83 |  | 22.7 | 2 | 82.971
23472 - TERRA (MANAZANA 4) | M - 1402 | Tremie | Escalera tramo 6 - 6 , 7 - 7 entre torres 2 y 3 | 2026-04-21 | 2026-05-05 | 14 | 27.6 | 22.5 | 81.5 |  | 22.7 | 2 | 81.522
23472 - TERRA (MANAZANA 4) | M-1401 | TREMIE 1" | Ménsulas entre torres 2 y 3 | 2026-04-16 | 2026-04-30 | 14 | 27.6 | 29.3 | 106.2 |  | 29 | 2 | 106.159
23472 - TERRA (MANAZANA 4) | M-1401 | TREMIE 1" | Ménsulas entre torres 2 y 3 | 2026-04-16 | 2026-04-30 | 14 | 27.6 | 28.7 | 104 |  | 29 | 2 | 103.986
23472 - TERRA (MANAZANA 4) | PL - 1400 | Outinord IND 1" | Salón comunal 2 placa y muros de contorno de las materas tipo 2 y 3 piso 1 Apaup eje 11" entre A - E costado oriental | 2026-04-08 | 2026-04-22 | 14 | 27.6 | 36.2 | 131.2 | MURO | 36.45 | 2 | 131.159
23472 - TERRA (MANAZANA 4) | PL - 1400 | Outinord IND 1" | Salón comunal 2 placa y muros de contorno de las materas tipo 2 y 3 piso 1 Apaup eje 11" entre A - E costado oriental | 2026-04-08 | 2026-04-22 | 14 | 27.6 | 36.7 | 133 | MURO | 36.45 | 2 | 132.971
23472 - TERRA (MANAZANA 4) | PL - 1399 | Outinord IND 1" | Placa de escalera entre Torres 2 y 3 N + 1.50 y N + 2.75 | 2026-04-06 | 2026-04-20 | 14 | 27.6 | 33 | 119.6 | PLACA | 33.3 | 2 | 119.565
23472 - TERRA (MANAZANA 4) | PL - 1399 | Outinord IND 1" | Placa de escalera entre Torres 2 y 3 N + 1.50 y N + 2.75 | 2026-04-06 | 2026-04-20 | 14 | 27.6 | 33.6 | 121.7 | PLACA | 33.3 | 2 | 121.739
23472 - TERRA (MANAZANA 4) | M - 1398 | Outinord IND | Placa matera costado Nororiental tipo 2 y 3 eje 11" entre A - E y el muro de la matera tipo 3 (6) eje A' entre 9' y 11' y eje 11' entre A - C | 2026-03-25 | 2026-04-08 | 14 | 27.6 | 36.2 | 131.2 | MURO | 36.4 | 2 | 131.159
23472 - TERRA (MANAZANA 4) | M - 1398 | Outinord IND | Placa matera costado Nororiental tipo 2 y 3 eje 11" entre A - E y el muro de la matera tipo 3 (6) eje A' entre 9' y 11' y eje 11' entre A - C | 2026-03-25 | 2026-04-08 | 14 | 27.6 | 36.6 | 132.6 | MURO | 36.4 | 2 | 132.609
23472 - TERRA (MANAZANA 4) | M - 1397 | Outinord IND 1/2" | Ménsulas tipo 1 en los muros entre las torres 2 y 3 | 2026-03-10 | 2026-03-24 | 14 | 27.6 | 24.4 | 88.4 | MURO | 24.5 | 2 | 88.406
23472 - TERRA (MANAZANA 4) | M - 1397 | Outinord IND 1/2" | Ménsulas tipo 1 en los muros entre las torres 2 y 3 | 2026-03-10 | 2026-03-24 | 14 | 27.6 | 24.6 | 89.1 | MURO | 24.5 | 2 | 89.13
23472 - TERRA (MANAZANA 4) | PL - 1396 | outinord IND 1" | Salón comunal 2 placa matera tipo 2 piso 1 eje 11 al 11" entre C-E | 2026-03-07 | 2026-03-21 | 14 | 27.6 | 35.8 | 129.7 | PLACA | 35.95 | 2 | 129.71
23472 - TERRA (MANAZANA 4) | PL - 1396 | outinord IND 1" | Salón comunal 2 placa matera tipo 2 piso 1 eje 11 al 11" entre C-E | 2026-03-07 | 2026-03-21 | 14 | 27.6 | 36.1 | 130.8 | PLACA | 35.95 | 2 | 130.797
23472 - TERRA (MANAZANA 4) | M - 1395 | Outinord IND 1" | Salón comunal 2 placa y muros materas tipo 3 eje 9' al 11' entre A - B' y eje 10' al 11 entre A' - B piso 1 | 2026-03-05 | 2026-03-19 | 14 | 27.6 | 28.7 | 104 | MURO | 28.65 | 2 | 103.986
23472 - TERRA (MANAZANA 4) | M - 1395 | Outinord IND 1" | Salón comunal 2 placa y muros materas tipo 3 eje 9' al 11' entre A - B' y eje 10' al 11 entre A' - B piso 1 | 2026-03-05 | 2026-03-19 | 14 | 27.6 | 28.6 | 103.6 | MURO | 28.65 | 2 | 103.623
23472 - TERRA (MANAZANA 4) | PL - 1394 | Outinord IND Inclusión de aire 1" | Entre torres 2 y 3 placa cubierta escalera N+ 9.25 | 2026-02-27 | 2026-03-13 | 14 | 27.6 | 37.2 | 134.8 | PLACA | 37.05 | 2 | 134.783
23472 - TERRA (MANAZANA 4) | PL - 1394 | Outinord IND Inclusión de aire 1" | Entre torres 2 y 3 placa cubierta escalera N+ 9.25 | 2026-02-27 | 2026-03-13 | 14 | 27.6 | 36.9 | 133.7 | PLACA | 37.05 | 2 | 133.696
23472 - TERRA (MANAZANA 4) | M - 1393 | Outinord IND 1" | Salón comunal 2 muros y placa de la matera tipo 3 eje 10 al 11 entre A´- B´ piso 1 | 2026-02-24 | 2026-03-10 | 14 | 27.6 | 30.9 | 112 | MURO | 31.05 | 2 | 111.957
23472 - TERRA (MANAZANA 4) | M - 1393 | Outinord IND 1" | Salón comunal 2 muros y placa de la matera tipo 3 eje 10 al 11 entre A´- B´ piso 1 | 2026-02-24 | 2026-03-10 | 14 | 27.6 | 31.2 | 113 | MURO | 31.05 | 2 | 113.043
23472 - TERRA (MANAZANA 4) | PL - 1392 | Outinord IND 1" | Salón Comunal 2 Riostras de la matera tipo 1 eje 8 al 9 entre A - E y placa de la matera tipo 2 eje 10 al 11 entre C - E | 2026-02-12 | 2026-02-26 | 14 | 27.6 | 37.5 | 135.9 | PLACA | 37.75 | 2 | 135.87
23472 - TERRA (MANAZANA 4) | PL - 1392 | Outinord IND 1" | Salón Comunal 2 Riostras de la matera tipo 1 eje 8 al 9 entre A - E y placa de la matera tipo 2 eje 10 al 11 entre C - E | 2026-02-12 | 2026-02-26 | 14 | 27.6 | 38 | 137.7 | PLACA | 37.75 | 2 | 137.681
23472 - TERRA (MANAZANA 4) | PL 1390 | Outinord IND | Salon comunal 2 vigas vm1 y placa de la metera tipo 2 piso 1 eje 10 al 11 entre C - D | 2026-01-30 | 2026-02-13 | 14 | 27.6 | 38.6 | 139.9 | PLACA | 38.7 | 2 | 139.855
23472 - TERRA (MANAZANA 4) | PL 1390 | Outinord IND | Salon comunal 2 vigas vm1 y placa de la metera tipo 2 piso 1 eje 10 al 11 entre C - D | 2026-01-30 | 2026-02-13 | 14 | 27.6 | 38.8 | 140.6 | PLACA | 38.7 | 2 | 140.58
23472 - TERRA (MANAZANA 4) | M-1389 | Outinord IND ½" | Muro de contención MC - 1 eje A - P entre 1 - P, 3 - P salon comunal 2 carcamo rampa vehicular eje 7 entre A - B salon comunal 2 | 2026-01-23 | 2026-02-06 | 14 | 27.6 | 32.9 | 119.2 | MURO | 32.65 | 2 | 119.203
23472 - TERRA (MANAZANA 4) | M-1389 | Outinord IND ½" | Muro de contención MC - 1 eje A - P entre 1 - P, 3 - P salon comunal 2 carcamo rampa vehicular eje 7 entre A - B salon comunal 2 | 2026-01-23 | 2026-02-06 | 14 | 27.6 | 32.4 | 117.4 | MURO | 32.65 | 2 | 117.391
23472 - TERRA (MANAZANA 4) | PL - 1388 | Outinord IND | Salón comunal matera tipo 1eje 9 al 10 entre D - E y los bordillos de la matera tipo 2 eje 10 al 11 entre C - D Piso 1 | 2026-01-22 | 2026-02-05 | 14 | 27.6 | 36.7 | 133 |  | 36.85 | 2 | 132.971
23472 - TERRA (MANAZANA 4) | PL - 1388 | Outinord IND | Salón comunal matera tipo 1eje 9 al 10 entre D - E y los bordillos de la matera tipo 2 eje 10 al 11 entre C - D Piso 1 | 2026-01-22 | 2026-02-05 | 14 | 27.6 | 37 | 134.1 |  | 36.85 | 2 | 134.058
23472 - TERRA (MANAZANA 4) | PL - 1386 | Outinord IND | Placa matera tipo 1 salón comunal eje 8 al 9 entre C - C´ | 2026-01-15 | 2026-01-29 | 14 | 27.6 | 30.5 | 110.5 | PLACA | 30.65 | 2 | 110.507
23472 - TERRA (MANAZANA 4) | PL - 1386 | Outinord IND | Placa matera tipo 1 salón comunal eje 8 al 9 entre C - C´ | 2026-01-15 | 2026-01-29 | 14 | 27.6 | 30.8 | 111.6 | PLACA | 30.65 | 2 | 111.594
23472 - TERRA (MANAZANA 4) | M-1383 | Outinord IND 1" | Entre torre 2 y 3 vigas V - 301, V - 302, V - 303 y las mensulas tipo 2 | 2025-12-17 | 2025-12-31 | 14 | 27.6 | 37.9 | 137.3 |  | 38 | 2 | 137.319
23472 - TERRA (MANAZANA 4) | M-1383 | Outinord IND 1" | Entre torre 2 y 3 vigas V - 301, V - 302, V - 303 y las mensulas tipo 2 | 2025-12-17 | 2025-12-31 | 14 | 27.6 | 38.1 | 138 |  | 38 | 2 | 138.043
23472 - TERRA (MANAZANA 4) | PL-1384 | Outinord IND 1" | Columnetas de la matera tipo 2 eje 10´ al 11´ entre C - D tramo matera tipo 3 eje A entre 9 al 11´ y la placa de la matera tipo 1 eje 8 al 9 entre A - B comunal 2 | 2025-12-18 | 2026-01-01 | 14 | 27.6 | 38.1 | 138 | PLACA | 38.25 | 2 | 138.043
23472 - TERRA (MANAZANA 4) | PL-1384 | Outinord IND 1" | Columnetas de la matera tipo 2 eje 10´ al 11´ entre C - D tramo matera tipo 3 eje A entre 9 al 11´ y la placa de la matera tipo 1 eje 8 al 9 entre A - B comunal 2 | 2025-12-18 | 2026-01-01 | 14 | 27.6 | 38.4 | 139.1 | PLACA | 38.25 | 2 | 139.13
23472 - TERRA (MANAZANA 4) | M - 1381 | Outinord IND 1 / 2 " | Muros torre 1 recorrido del ascensor M - 21 ( 2 ) M - 05 eje 8 al 9 entre D - E | 2025-12-12 | 2025-12-26 | 14 | 27.6 | 25.1 | 90.9 | MURO | 24.7 | 2 | 90.942
23472 - TERRA (MANAZANA 4) | M - 1381 | Outinord IND 1 / 2 " | Muros torre 1 recorrido del ascensor M - 21 ( 2 ) M - 05 eje 8 al 9 entre D - E | 2025-12-12 | 2025-12-26 | 14 | 27.6 | 24.3 | 88 | MURO | 24.7 | 2 | 88.043
23472 - TERRA (MANAZANA 4) | PL - 1379 | Outinord IND 1" | Salón comunal 1 Zapatas y zarpas Z - 1 P(2) Z- 2 P(3) Z3P y arranque de muros MC - 2 de la cimentación del comunal 1 eje 1 - P, 3 - P entre A - P. B - P | 2025-12-09 | 2025-12-23 | 14 | 27.6 | 30 | 108.7 | MURO | 29.8 | 2 | 108.696
23472 - TERRA (MANAZANA 4) | PL - 1379 | Outinord IND 1" | Salón comunal 1 Zapatas y zarpas Z - 1 P(2) Z- 2 P(3) Z3P y arranque de muros MC - 2 de la cimentación del comunal 1 eje 1 - P, 3 - P entre A - P. B - P | 2025-12-09 | 2025-12-23 | 14 | 27.6 | 29.6 | 107.2 | MURO | 29.8 | 2 | 107.246
23472 - TERRA (MANAZANA 4) | M - 1376 | Outinord IND 1 / 2 " | Salón comunal 2 bordillo de la matera tipo 1 eje 8 al 10 entre B – E | 2025-12-05 | 2025-12-19 | 14 | 27.6 | 35 | 126.8 |  | 35.1 | 2 | 126.812
23472 - TERRA (MANAZANA 4) | M - 1376 | Outinord IND 1 / 2 " | Salón comunal 2 bordillo de la matera tipo 1 eje 8 al 10 entre B – E | 2025-12-05 | 2025-12-19 | 14 | 27.6 | 35.2 | 127.5 |  | 35.1 | 2 | 127.536
23472 - TERRA (MANAZANA 4) | M - 1374 | Outinord IND 1 / 2" | Muros cubierta de la escalera costado occidental torre 1 eje 1 al 2 entre D – E ; M – 21 (2) ; M – 05 | 2025-12-02 | 2025-12-16 | 14 | 27.6 | 28.9 | 104.7 | MURO | 28.6 | 2 | 104.71
23472 - TERRA (MANAZANA 4) | M - 1374 | Outinord IND 1 / 2" | Muros cubierta de la escalera costado occidental torre 1 eje 1 al 2 entre D – E ; M – 21 (2) ; M – 05 | 2025-12-02 | 2025-12-16 | 14 | 27.6 | 28.3 | 102.5 | MURO | 28.6 | 2 | 102.536
23472 - TERRA (MANAZANA 4) | M - 1372 | Outinord IND 1 / 2" | Salón comunal 2 columnetas materas tipo 1 eje 8 al 10 entre C – E y bordillos de la matera tipo 1 eje 8 al 9 entre A – B N + 1.50 | 2025-12-01 | 2025-12-15 | 14 | 27.6 | 32.3 | 117 |  | 32.8 | 2 | 117.029
23472 - TERRA (MANAZANA 4) | M - 1372 | Outinord IND 1 / 2" | Salón comunal 2 columnetas materas tipo 1 eje 8 al 10 entre C – E y bordillos de la matera tipo 1 eje 8 al 9 entre A – B N + 1.50 | 2025-12-01 | 2025-12-15 | 14 | 27.6 | 33.3 | 120.7 |  | 32.8 | 2 | 120.652
23472 - TERRA (MANAZANA 4) | M - 1367 | Outinord IND 1 / 2 " | Muros cubierta torre 1 escalera costado oriental eje 17 al 19 entre D - G | 2025-11-24 | 2025-12-08 | 14 | 27.6 | 30.6 | 110.9 | MURO | 30 | 2 | 110.87
23472 - TERRA (MANAZANA 4) | M - 1367 | Outinord IND 1 / 2 " | Muros cubierta torre 1 escalera costado oriental eje 17 al 19 entre D - G | 2025-11-24 | 2025-12-08 | 14 | 27.6 | 29.4 | 106.5 | MURO | 30 | 2 | 106.522
23472 - TERRA (MANAZANA 4) | PL - 1366 | Outinord IND 1 / 2 " | Placa de conexión escalera torres 2 y 3 salon comunal 2 columnetas matera tipo 1 N + 1.50 | 2025-11-24 | 2025-12-08 | 14 | 27.6 | 30 | 108.7 | PLACA | 29.65 | 2 | 108.696
23472 - TERRA (MANAZANA 4) | PL - 1366 | Outinord IND 1 / 2 " | Placa de conexión escalera torres 2 y 3 salon comunal 2 columnetas matera tipo 1 N + 1.50 | 2025-11-24 | 2025-12-08 | 14 | 27.6 | 29.3 | 106.2 | PLACA | 29.65 | 2 | 106.159
23472 - TERRA (MANAZANA 4) | M - 1364 | Outinord IND 1/2" | Muros de la escalera entre Torres 2 y 3 N + 5.95 al N + 9.25 | 2025-11-21 | 2025-12-05 | 14 | 27.6 | 32.6 | 118.1 | MURO | 32.25 | 2 | 118.116
23472 - TERRA (MANAZANA 4) | M - 1364 | Outinord IND 1/2" | Muros de la escalera entre Torres 2 y 3 N + 5.95 al N + 9.25 | 2025-11-21 | 2025-12-05 | 14 | 27.6 | 31.9 | 115.6 | MURO | 32.25 | 2 | 115.58
23472 - TERRA (MANAZANA 4) | M-1363 | Outinord IND 1/2" | Muros torre 1 eje 1 al 6 entre D-J apt 2402-2403 y muro divisorio sala de estar eje 6 entre A-D apt 2405 | 2025-11-18 | 2025-12-02 | 14 | 27.6 | 38 | 137.7 | MURO | 37.75 | 2 | 137.681
23472 - TERRA (MANAZANA 4) | M-1363 | Outinord IND 1/2" | Muros torre 1 eje 1 al 6 entre D-J apt 2402-2403 y muro divisorio sala de estar eje 6 entre A-D apt 2405 | 2025-11-18 | 2025-12-02 | 14 | 27.6 | 37.5 | 135.9 | MURO | 37.75 | 2 | 135.87
23472 - TERRA (MANAZANA 4) | M - 1361 | Outinord IND 1/2" | Muros torre 1 eje 1 al 5 entre A - E apt 2404, 2405 y muro divisorio alcoba eje 6 entre I - J apt 2402 | 2025-11-14 | 2025-11-28 | 14 | 27.6 | 29.5 | 106.9 | MURO | 29.15 | 2 | 106.884
23472 - TERRA (MANAZANA 4) | M - 1361 | Outinord IND 1/2" | Muros torre 1 eje 1 al 5 entre A - E apt 2404, 2405 y muro divisorio alcoba eje 6 entre I - J apt 2402 | 2025-11-14 | 2025-11-28 | 14 | 27.6 | 28.8 | 104.3 | MURO | 29.15 | 2 | 104.348
23472 - TERRA (MANAZANA 4) | M - 1360 | Outinord IND 1/2" | Muros torre 1 eje 6 al 11 entre F – J apt 2401, 2412 y muro divisorio sala de estar eje 9 entre A apt 2406 | 2025-11-13 | 2025-11-27 | 14 | 27.6 | 34 | 123.2 | MURO | 34.2 | 2 | 123.188
23472 - TERRA (MANAZANA 4) | M - 1360 | Outinord IND 1/2" | Muros torre 1 eje 6 al 11 entre F – J apt 2401, 2412 y muro divisorio sala de estar eje 9 entre A apt 2406 | 2025-11-13 | 2025-11-27 | 14 | 27.6 | 34.4 | 124.6 | MURO | 34.2 | 2 | 124.638
23472 - TERRA (MANAZANA 4) | M - 1358 | Outinord IND 1/2" | Muros torre 1 eje 6 al 11 entre A – E apt 2406 – 2407 y muro divisorio de sala de estar eje 15 entre 1-J apt 2411 | 2025-11-12 | 2025-11-26 | 14 | 27.6 | 37.2 | 134.8 | MURO | 37.05 | 2 | 134.783
23472 - TERRA (MANAZANA 4) | M - 1358 | Outinord IND 1/2" | Muros torre 1 eje 6 al 11 entre A – E apt 2406 – 2407 y muro divisorio de sala de estar eje 15 entre 1-J apt 2411 | 2025-11-12 | 2025-11-26 | 14 | 27.6 | 36.9 | 133.7 | MURO | 37.05 | 2 | 133.696
23472 - TERRA (MANAZANA 4) | M - 1357 | Outinord IND 1 / 2" | Muros torre 1 eje 12 al 17 entre F - J apt 2410 - 2411 | 2025-11-11 | 2025-11-25 | 14 | 27.6 | 30.4 | 110.1 | MURO | 30.6 | 2 | 110.145
23472 - TERRA (MANAZANA 4) | M - 1357 | Outinord IND 1 / 2" | Muros torre 1 eje 12 al 17 entre F - J apt 2410 - 2411 | 2025-11-11 | 2025-11-25 | 14 | 27.6 | 30.8 | 111.6 | MURO | 30.6 | 2 | 111.594
23472 - TERRA (MANAZANA 4) | M - 1355 | Outinord IND 1 / 2" | Muros torre 1 eje 12 al 14 entre A - E apt 2408 y eje 17 al 19 entre F - J apt 2410 | 2025-11-10 | 2025-11-24 | 14 | 27.6 | 32.5 | 117.8 | MURO | 32.2 | 2 | 117.754
23472 - TERRA (MANAZANA 4) | M - 1355 | Outinord IND 1 / 2" | Muros torre 1 eje 12 al 14 entre A - E apt 2408 y eje 17 al 19 entre F - J apt 2410 | 2025-11-10 | 2025-11-24 | 14 | 27.6 | 31.9 | 115.6 | MURO | 32.2 | 2 | 115.58
23472 - TERRA (MANAZANA 4) | M - 1354 | Outinord IND 1/2" | Muros torre 1 eje 16 al 19 entre A - E apt 2409 y muro divisorio de sala y baño ejes 14 entre A - E, 15 al 16 entre B - C y 14 al 16 entre E apt 2408 | 2025-11-08 | 2025-11-22 | 14 | 27.6 | 35.8 | 129.7 | MURO | 35.65 | 2 | 129.71
23472 - TERRA (MANAZANA 4) | M - 1354 | Outinord IND 1/2" | Muros torre 1 eje 16 al 19 entre A - E apt 2409 y muro divisorio de sala y baño ejes 14 entre A - E, 15 al 16 entre B - C y 14 al 16 entre E apt 2408 | 2025-11-08 | 2025-11-22 | 14 | 27.6 | 35.5 | 128.6 | MURO | 35.65 | 2 | 128.623
23472 - TERRA (MANAZANA 4) | M - 1352 | Outinord IND 1/2" | Muros torre 1 eje 1 al 5 entre F – J apto 2302, 2303 | 2025-11-06 | 2025-11-20 | 14 | 27.6 | 31.6 | 114.5 | MURO | 31.05 | 2 | 114.493
23472 - TERRA (MANAZANA 4) | M - 1352 | Outinord IND 1/2" | Muros torre 1 eje 1 al 5 entre F – J apto 2302, 2303 | 2025-11-06 | 2025-11-20 | 14 | 27.6 | 30.5 | 110.5 | MURO | 31.05 | 2 | 110.507
23472 - TERRA (MANAZANA 4) | M – 1350 | Outinord IND 1/2" | Muros torre 1 eje 1 al 5 entre A – E apto 2304, 2305 | 2025-11-05 | 2025-11-19 | 14 | 27.6 | 29.1 | 105.4 | MURO | 28.65 | 2 | 105.435
23472 - TERRA (MANAZANA 4) | M – 1350 | Outinord IND 1/2" | Muros torre 1 eje 1 al 5 entre A – E apto 2304, 2305 | 2025-11-05 | 2025-11-19 | 14 | 27.6 | 28.2 | 102.2 | MURO | 28.65 | 2 | 102.174
23472 - TERRA (MANAZANA 4) | M - 1348 | Outinord IND 1 / 2" | Muros torre 1 eje 6 al 12 entre F - J aptos 2301 , 2312 | 2025-11-04 | 2025-11-18 | 14 | 27.6 | 30.4 | 110.1 | MURO | 30.2 | 2 | 110.145
23472 - TERRA (MANAZANA 4) | M - 1348 | Outinord IND 1 / 2" | Muros torre 1 eje 6 al 12 entre F - J aptos 2301 , 2312 | 2025-11-04 | 2025-11-18 | 14 | 27.6 | 30 | 108.7 | MURO | 30.2 | 2 | 108.696
23472 - TERRA (MANAZANA 4) | M - 1346 | Outinord IND 1/2" | Muros torre 1 eje 6 al 11 entre A – E apto 2306, 2307 y muro divisorio eje 8 entre H – J, 9 – J, 11 – J, apto 2301, 2312 | 2025-11-01 | 2025-11-15 | 14 | 27.6 | 32.6 | 118.1 | MURO | 32 | 2 | 118.116
23472 - TERRA (MANAZANA 4) | M - 1346 | Outinord IND 1/2" | Muros torre 1 eje 6 al 11 entre A – E apto 2306, 2307 y muro divisorio eje 8 entre H – J, 9 – J, 11 – J, apto 2301, 2312 | 2025-11-01 | 2025-11-15 | 14 | 27.6 | 31.4 | 113.8 | MURO | 32 | 2 | 113.768
23472 - TERRA (MANAZANA 4) | M - 1344 | Outinord IND 1/2" | Muros torre 1 eje 12 al 14 entre F – J apto 2311 y los muros eje 6 entre A – C, 8 / A -C, 9 – A, 11 – A, 12 – AC entre torres 2 y 3 | 2025-10-31 | 2025-11-14 | 14 | 27.6 | 35.9 | 130.1 | MURO | 35.35 | 2 | 130.072
23472 - TERRA (MANAZANA 4) | M - 1344 | Outinord IND 1/2" | Muros torre 1 eje 12 al 14 entre F – J apto 2311 y los muros eje 6 entre A – C, 8 / A -C, 9 – A, 11 – A, 12 – AC entre torres 2 y 3 | 2025-10-31 | 2025-11-14 | 14 | 27.6 | 34.8 | 126.1 | MURO | 35.35 | 2 | 126.087
23472 - TERRA (MANAZANA 4) | M - 1340 | Outinord IND 1/2" | Muros torre1 eje 13 al 19 entre A - E apt 2308 - 2309 | 2025-10-29 | 2025-11-12 | 14 | 27.6 | 38.9 | 140.9 | MURO | 38.45 | 2 | 140.942
23472 - TERRA (MANAZANA 4) | M - 1340 | Outinord IND 1/2" | Muros torre1 eje 13 al 19 entre A - E apt 2308 - 2309 | 2025-10-29 | 2025-11-12 | 14 | 27.6 | 38 | 137.7 | MURO | 38.45 | 2 | 137.681
23472 - TERRA (MANAZANA 4) | PL - 1338 | IND con ayudante bombeo | Salón comunal placa de contrapiso eje 1 al 7´entre A - E | 2025-10-29 | 2025-11-12 | 14 | 27.6 | 39 | 141.3 | PLACA | 38.85 | 2 | 141.304
23472 - TERRA (MANAZANA 4) | PL - 1338 | IND con ayudante bombeo | Salón comunal placa de contrapiso eje 1 al 7´entre A - E | 2025-10-29 | 2025-11-12 | 14 | 27.6 | 38.7 | 140.2 | PLACA | 38.85 | 2 | 140.217
23472 - TERRA (MANAZANA 4) | PL - 1337 | Industrializado con ayudante de bombeo | Salón comunal placa de contrapiso eje 1 al 7´entre A - E | 2025-10-29 | 2025-11-12 | 14 | 27.6 | 40.2 | 145.7 | PLACA | 40.45 | 2 | 145.652
23472 - TERRA (MANAZANA 4) | PL - 1337 | Industrializado con ayudante de bombeo | Salón comunal placa de contrapiso eje 1 al 7´entre A - E | 2025-10-29 | 2025-11-12 | 14 | 27.6 | 40.7 | 147.5 | PLACA | 40.45 | 2 | 147.464
23472 - TERRA (MANAZANA 4) | M - 1342 | Outinord IND 1/2" | Muros torre 1 eje 14 al 19 entre F - J apt 2310 | 2025-10-30 | 2025-11-13 | 14 | 27.6 | 27.6 | 100 | MURO | 27.75 | 2 | 100
23472 - TERRA (MANAZANA 4) | M - 1342 | Outinord IND 1/2" | Muros torre 1 eje 14 al 19 entre F - J apt 2310 | 2025-10-30 | 2025-11-13 | 14 | 27.6 | 27.9 | 101.1 | MURO | 27.75 | 2 | 101.087
23472 - TERRA (MANAZANA 4) | M - 1336 | Outinord IND 1 / 2" | Muros torre 1 eje 1 al 5 entre F - J apto 2202, 2203 y vigas de la escalera entre torres 2 y 3 V - 206, V - 207 N + 2.75 | 2025-10-28 | 2025-11-11 | 14 | 27.6 | 33.5 | 121.4 | MURO | 33.3 | 2 | 121.377
23472 - TERRA (MANAZANA 4) | M - 1336 | Outinord IND 1 / 2" | Muros torre 1 eje 1 al 5 entre F - J apto 2202, 2203 y vigas de la escalera entre torres 2 y 3 V - 206, V - 207 N + 2.75 | 2025-10-28 | 2025-11-11 | 14 | 27.6 | 33.1 | 119.9 | MURO | 33.3 | 2 | 119.928
23472 - TERRA (MANAZANA 4) | M - 1333 | Outinord IND 1/2" | Muros torre 1 eje 1 al 5 entre A - E apt 2204 - 2205 | 2025-10-27 | 2025-11-10 | 14 | 27.6 | 28.5 | 103.3 | MURO | 28.15 | 2 | 103.261
23472 - TERRA (MANAZANA 4) | M - 1333 | Outinord IND 1/2" | Muros torre 1 eje 1 al 5 entre A - E apt 2204 - 2205 | 2025-10-27 | 2025-11-10 | 14 | 27.6 | 27.8 | 100.7 | MURO | 28.15 | 2 | 100.725
23472 - TERRA (MANAZANA 4) | M - 1330 | Outinord IND 1/2" | Muros torre 1 eje 6 al 11 entre F - J apt 2201 - 2212 | 2025-10-24 | 2025-11-07 | 14 | 27.6 | 30.3 | 109.8 | MURO | 30.4 | 2 | 109.783
23472 - TERRA (MANAZANA 4) | M - 1330 | Outinord IND 1/2" | Muros torre 1 eje 6 al 11 entre F - J apt 2201 - 2212 | 2025-10-24 | 2025-11-07 | 14 | 27.6 | 30.5 | 110.5 | MURO | 30.4 | 2 | 110.507
23472 - TERRA (MANAZANA 4) | PL - 1328 | Outinord IND ayuda de bombeo | Salón comunal placa de contrapiso eje 7´al 10 entre A - E | 2025-10-24 | 2025-11-07 | 14 | 27.6 | 28.3 | 102.5 | PLACA | 27.95 | 2 | 102.536
23472 - TERRA (MANAZANA 4) | PL - 1328 | Outinord IND ayuda de bombeo | Salón comunal placa de contrapiso eje 7´al 10 entre A - E | 2025-10-24 | 2025-11-07 | 14 | 27.6 | 27.6 | 100 | PLACA | 27.95 | 2 | 100
23472 - TERRA (MANAZANA 4) | PL - 1327 | Outinord IND ayuda de bombeo | Salón comunal placa de contrapiso eje 7´al 10 entre A - E | 2025-10-24 | 2025-11-07 | 14 | 27.6 | 33.9 | 122.8 | PLACA | 33.65 | 2 | 122.826
23472 - TERRA (MANAZANA 4) | PL - 1327 | Outinord IND ayuda de bombeo | Salón comunal placa de contrapiso eje 7´al 10 entre A - E | 2025-10-24 | 2025-11-07 | 14 | 27.6 | 33.4 | 121 | PLACA | 33.65 | 2 | 121.014
23472 - TERRA (MANAZANA 4) | M - 1326 | Outinord IND 1/2" | Muros torre 1 eje 6 al 11 entre A - E apt 2206, 2207 | 2025-10-23 | 2025-11-06 | 14 | 27.6 | 38.5 | 139.5 | MURO | 38.75 | 2 | 139.493
23472 - TERRA (MANAZANA 4) | M - 1326 | Outinord IND 1/2" | Muros torre 1 eje 6 al 11 entre A - E apt 2206, 2207 | 2025-10-23 | 2025-11-06 | 14 | 27.6 | 39 | 141.3 | MURO | 38.75 | 2 | 141.304
23472 - TERRA (MANAZANA 4) | M - 1324 | Outinord IND 1/2" | Muros torre 1 eje 12 al 19 entre F - J apt 2210, 2211 y muros entre torre 2 y 3 primer tramo cimentación a piso 1 | 2025-10-22 | 2025-11-05 | 14 | 27.6 | 42.1 | 152.5 | MURO | 42.65 | 2 | 152.536
23472 - TERRA (MANAZANA 4) | M - 1324 | Outinord IND 1/2" | Muros torre 1 eje 12 al 19 entre F - J apt 2210, 2211 y muros entre torre 2 y 3 primer tramo cimentación a piso 1 | 2025-10-22 | 2025-11-05 | 14 | 27.6 | 43.2 | 156.5 | MURO | 42.65 | 2 | 156.522
23472 - TERRA (MANAZANA 4) | M - 1323 | Outinord IND 1/2" | Muros torre 1 eje 12 al 19 entre A - E aptos 2208 - 2209 | 2025-10-21 | 2025-11-04 | 14 | 27.6 | 33.6 | 121.7 | MURO | 34 | 2 | 121.739
23472 - TERRA (MANAZANA 4) | M - 1323 | Outinord IND 1/2" | Muros torre 1 eje 12 al 19 entre A - E aptos 2208 - 2209 | 2025-10-21 | 2025-11-04 | 14 | 27.6 | 34.4 | 124.6 | MURO | 34 | 2 | 124.638
23472 - TERRA (MANAZANA 4) | PL- 1322 | Outinord IND 1" | Salón comunal placa de contrapiso eje 10 al 11 entre A -E | 2025-10-21 | 2025-11-04 | 14 | 27.6 | 34.6 | 125.4 | PLACA | 34.1 | 2 | 125.362
23472 - TERRA (MANAZANA 4) | PL- 1322 | Outinord IND 1" | Salón comunal placa de contrapiso eje 10 al 11 entre A -E | 2025-10-21 | 2025-11-04 | 14 | 27.6 | 33.6 | 121.7 | PLACA | 34.1 | 2 | 121.739
23472 - TERRA (MANAZANA 4) | M-1319 | Outinord IND ½" | Muros torre 1 eje 1 al 5 entre F - J apto 2102, 2103 | 2025-10-18 | 2025-11-01 | 14 | 27.6 | 32.3 | 117 | MURO | 31.75 | 2 | 117.029
23472 - TERRA (MANAZANA 4) | M-1319 | Outinord IND ½" | Muros torre 1 eje 1 al 5 entre F - J apto 2102, 2103 | 2025-10-18 | 2025-11-01 | 14 | 27.6 | 31.2 | 113 | MURO | 31.75 | 2 | 113.043
23472 - TERRA (MANAZANA 4) | M-1314 | Outinord IND ½" | Muros torre 1 eje 6 al 11 entre F - J apto 2101, 2112 | 2025-10-15 | 2025-10-29 | 14 | 27.6 | 36.3 | 131.5 | MURO | 35.75 | 2 | 131.522
23472 - TERRA (MANAZANA 4) | M-1314 | Outinord IND ½" | Muros torre 1 eje 6 al 11 entre F - J apto 2101, 2112 | 2025-10-15 | 2025-10-29 | 14 | 27.6 | 35.2 | 127.5 | MURO | 35.75 | 2 | 127.536
23472 - TERRA (MANAZANA 4) | PL-1312 | Outinord IND 1" | Placa cimentación escalera entre torres 2, 3 | 2025-10-15 | 2025-10-29 | 14 | 27.6 | 34.4 | 124.6 | PLACA | 33.95 | 2 | 124.638
23472 - TERRA (MANAZANA 4) | PL-1312 | Outinord IND 1" | Placa cimentación escalera entre torres 2, 3 | 2025-10-15 | 2025-10-29 | 14 | 27.6 | 33.5 | 121.4 | PLACA | 33.95 | 2 | 121.377
23472 - TERRA (MANAZANA 4) | M - 1316 | Outinord IND 1/2" | Muros torre 1 eje 1 al 5 entre A - E apt 2104, 2105 | 2025-10-16 | 2025-10-30 | 14 | 27.6 | 25.8 | 93.5 | MURO | 26.05 | 2 | 93.478
23472 - TERRA (MANAZANA 4) | M - 1316 | Outinord IND 1/2" | Muros torre 1 eje 1 al 5 entre A - E apt 2104, 2105 | 2025-10-16 | 2025-10-30 | 14 | 27.6 | 26.3 | 95.3 | MURO | 26.05 | 2 | 95.29
23472 - TERRA (MANAZANA 4) | M - 1311 | Outinord IND 1 / 2" | Muros torre 1 eje 6 al 11 entre A - E apt 2106, 2107 | 2025-10-14 | 2025-10-28 | 14 | 27.6 | 31.9 | 115.6 | MURO | 31.6 | 2 | 115.58
23472 - TERRA (MANAZANA 4) | M - 1311 | Outinord IND 1 / 2" | Muros torre 1 eje 6 al 11 entre A - E apt 2106, 2107 | 2025-10-14 | 2025-10-28 | 14 | 27.6 | 31.3 | 113.4 | MURO | 31.6 | 2 | 113.406
23472 - TERRA (MANAZANA 4) | M - 1309 | Outinord IND 1/2" | Muros torre 1 eje 12 al 19 entre F - J apt 2110 - 2111 | 2025-10-10 | 2025-10-24 | 14 | 27.6 | 31 | 112.3 | MURO | 31.2 | 2 | 112.319
23472 - TERRA (MANAZANA 4) | M - 1309 | Outinord IND 1/2" | Muros torre 1 eje 12 al 19 entre F - J apt 2110 - 2111 | 2025-10-10 | 2025-10-24 | 14 | 27.6 | 31.4 | 113.8 | MURO | 31.2 | 2 | 113.768
23472 - TERRA (MANAZANA 4) | M - 1307 | Outinord Ind. 1/2" | Muros Torre 1 eje 12 al 19 entre A - E Apt 2108, 2109 | 2025-10-09 | 2025-10-23 | 14 | 27.6 | 37.2 | 134.8 | MURO | 37 | 2 | 134.783
23472 - TERRA (MANAZANA 4) | M - 1307 | Outinord Ind. 1/2" | Muros Torre 1 eje 12 al 19 entre A - E Apt 2108, 2109 | 2025-10-09 | 2025-10-23 | 14 | 27.6 | 36.8 | 133.3 | MURO | 37 | 2 | 133.333
23472 - TERRA (MANAZANA 4) | M - 1305 | Outinord Ind. 1/2" | Muros Torre 1 eje 1 al 5 entre F - J Apt 2002 , 2003 | 2025-10-08 | 2025-10-22 | 14 | 27.6 | 37.5 | 135.9 | MURO | 37.3 | 2 | 135.87
23472 - TERRA (MANAZANA 4) | M - 1305 | Outinord Ind. 1/2" | Muros Torre 1 eje 1 al 5 entre F - J Apt 2002 , 2003 | 2025-10-08 | 2025-10-22 | 14 | 27.6 | 37.1 | 134.4 | MURO | 37.3 | 2 | 134.42
23472 - TERRA (MANAZANA 4) | M - 1301 | Outinord IND 1" | Salón comunal matera tipo 6 eje A entre 9 al 11 | 2025-10-07 | 2025-10-21 | 14 | 27.6 | 31.1 | 112.7 |  | 30.85 | 2 | 112.681
23472 - TERRA (MANAZANA 4) | M - 1301 | Outinord IND 1" | Salón comunal matera tipo 6 eje A entre 9 al 11 | 2025-10-07 | 2025-10-21 | 14 | 27.6 | 30.6 | 110.9 |  | 30.85 | 2 | 110.87
23472 - TERRA (MANAZANA 4) | M - 1300 | Outinord IND 1 / 2" | Muros torre 1 eje 6 al 11 entre F - J apt 2001, 2012 | 2025-10-06 | 2025-10-20 | 14 | 27.6 | 30.6 | 110.9 | MURO | 30.2 | 2 | 110.87
23472 - TERRA (MANAZANA 4) | M - 1300 | Outinord IND 1 / 2" | Muros torre 1 eje 6 al 11 entre F - J apt 2001, 2012 | 2025-10-06 | 2025-10-20 | 14 | 27.6 | 29.8 | 108 | MURO | 30.2 | 2 | 107.971
23472 - TERRA (MANAZANA 4) | M - 1303 | Outinord IND 1 / 2" | Muros torre 1 eje 1 al 5 entre A - E apt 2004 - 2005 | 2025-10-07 | 2025-10-21 | 14 | 27.6 | 43 | 155.8 | MURO | 43.25 | 2 | 155.797
23472 - TERRA (MANAZANA 4) | M - 1303 | Outinord IND 1 / 2" | Muros torre 1 eje 1 al 5 entre A - E apt 2004 - 2005 | 2025-10-07 | 2025-10-21 | 14 | 27.6 | 43.5 | 157.6 | MURO | 43.25 | 2 | 157.609
23472 - TERRA (MANAZANA 4) | M - 1298 | Outinord IND 1/2" | Muros Torre 1 eje 6 al 11 entre A - E Apt 2006, 2007 | 2025-10-04 | 2025-10-18 | 14 | 27.6 | 30.6 | 110.9 | MURO | 30.15 | 2 | 110.87
23472 - TERRA (MANAZANA 4) | M - 1298 | Outinord IND 1/2" | Muros Torre 1 eje 6 al 11 entre A - E Apt 2006, 2007 | 2025-10-04 | 2025-10-18 | 14 | 27.6 | 29.7 | 107.6 | MURO | 30.15 | 2 | 107.609
23472 - TERRA (MANAZANA 4) | M - 1296 | Outinord IND 1/2" | Muros Torre 1 eje 12 al 19 entre F - J Apt 2010, 2011 | 2025-10-03 | 2025-10-17 | 14 | 27.6 | 36.3 | 131.5 | MURO | 36.6 | 2 | 131.522
23472 - TERRA (MANAZANA 4) | M - 1296 | Outinord IND 1/2" | Muros Torre 1 eje 12 al 19 entre F - J Apt 2010, 2011 | 2025-10-03 | 2025-10-17 | 14 | 27.6 | 36.9 | 133.7 | MURO | 36.6 | 2 | 133.696
23472 - TERRA (MANAZANA 4) | M - 1294 | Outinord IND 1/2" | Muros torre 1 eje 12 al 19 entre A - E apt 2008 - 2009 | 2025-10-02 | 2025-10-16 | 14 | 27.6 | 34.3 | 124.3 | MURO | 34.15 | 2 | 124.275
23472 - TERRA (MANAZANA 4) | M - 1294 | Outinord IND 1/2" | Muros torre 1 eje 12 al 19 entre A - E apt 2008 - 2009 | 2025-10-02 | 2025-10-16 | 14 | 27.6 | 34 | 123.2 | MURO | 34.15 | 2 | 123.188
23472 - TERRA (MANAZANA 4) | M - 1292 | Outinord IND 1/2" | Muros torre 1 eje 1 al 5 entre F - J apt 1902 - 1903 | 2025-10-01 | 2025-10-15 | 14 | 27.6 | 36.2 | 131.2 | MURO | 35.6 | 2 | 131.159
23472 - TERRA (MANAZANA 4) | M - 1292 | Outinord IND 1/2" | Muros torre 1 eje 1 al 5 entre F - J apt 1902 - 1903 | 2025-10-01 | 2025-10-15 | 14 | 27.6 | 35 | 126.8 | MURO | 35.6 | 2 | 126.812
23472 - TERRA (MANAZANA 4) | M - 1286 | Outinord IND 1/2" | Muros Torre 1 eje 6 al 11 entre A - E Apt 1906, 1907 | 2025-09-27 | 2025-10-11 | 14 | 27.6 | 30.6 | 110.9 | MURO | 30.05 | 2 | 110.87
23472 - TERRA (MANAZANA 4) | M - 1286 | Outinord IND 1/2" | Muros Torre 1 eje 6 al 11 entre A - E Apt 1906, 1907 | 2025-09-27 | 2025-10-11 | 14 | 27.6 | 29.5 | 106.9 | MURO | 30.05 | 2 | 106.884
23472 - TERRA (MANAZANA 4) | M - 1284 | Outinord IND 1/2" | Muros Torre 1 eje 12 al 19 entre F - J Apt 1910, 1911 | 2025-09-26 | 2025-10-10 | 14 | 27.6 | 36.5 | 132.2 | MURO | 36.25 | 2 | 132.246
23472 - TERRA (MANAZANA 4) | M - 1284 | Outinord IND 1/2" | Muros Torre 1 eje 12 al 19 entre F - J Apt 1910, 1911 | 2025-09-26 | 2025-10-10 | 14 | 27.6 | 36 | 130.4 | MURO | 36.25 | 2 | 130.435
23472 - TERRA (MANAZANA 4) | M - 1290 | Outinord IND 1/2" | Muros torre 1 eje 1 al 5 entre A - E apt 1904 - 1905 | 2025-09-30 | 2025-10-14 | 14 | 27.6 | 33.6 | 121.7 | MURO | 33 | 2 | 121.739
23472 - TERRA (MANAZANA 4) | M - 1290 | Outinord IND 1/2" | Muros torre 1 eje 1 al 5 entre A - E apt 1904 - 1905 | 2025-09-30 | 2025-10-14 | 14 | 27.6 | 32.4 | 117.4 | MURO | 33 | 2 | 117.391
23472 - TERRA (MANAZANA 4) | M - 1288 | Outinord IND 1/2" | Muros torre 1 eje 6 al 11 entre F - J apt 1912 - 1901 | 2025-09-29 | 2025-10-13 | 14 | 27.6 | 33.3 | 120.7 | MURO | 33.35 | 2 | 120.652
23472 - TERRA (MANAZANA 4) | M - 1288 | Outinord IND 1/2" | Muros torre 1 eje 6 al 11 entre F - J apt 1912 - 1901 | 2025-09-29 | 2025-10-13 | 14 | 27.6 | 33.4 | 121 | MURO | 33.35 | 2 | 121.014
23472 - TERRA (MANAZANA 4) | M - 1282 | Outinord IND 1/2" | Muros torre 1 eje 12 al 19 entre 19 entre A - E apt 1908 , 1909 | 2025-09-25 | 2025-10-09 | 14 | 27.6 | 32.6 | 118.1 | MURO | 32.2 | 2 | 118.116
23472 - TERRA (MANAZANA 4) | M - 1282 | Outinord IND 1/2" | Muros torre 1 eje 12 al 19 entre 19 entre A - E apt 1908 , 1909 | 2025-09-25 | 2025-10-09 | 14 | 27.6 | 31.8 | 115.2 | MURO | 32.2 | 2 | 115.217
23472 - TERRA (MANAZANA 4) | M - 1280 | Outinord IND 1/2" | Muros torre 1 eje 1 al 5 entre F - J apt 1802 , 1803 | 2025-09-24 | 2025-10-08 | 14 | 27.6 | 34.7 | 125.7 | MURO | 34.75 | 2 | 125.725
23472 - TERRA (MANAZANA 4) | M - 1280 | Outinord IND 1/2" | Muros torre 1 eje 1 al 5 entre F - J apt 1802 , 1803 | 2025-09-24 | 2025-10-08 | 14 | 27.6 | 34.8 | 126.1 | MURO | 34.75 | 2 | 126.087
23472 - TERRA (MANAZANA 4) | M - 1278 | Outinord IND 1/2 | Muros torre 1 eje 1 al 5 entre A - E apt 1804 , 1805 | 2025-09-23 | 2025-10-07 | 14 | 27.6 | 34.6 | 125.4 | MURO | 34.4 | 2 | 125.362
23472 - TERRA (MANAZANA 4) | M - 1278 | Outinord IND 1/2 | Muros torre 1 eje 1 al 5 entre A - E apt 1804 , 1805 | 2025-09-23 | 2025-10-07 | 14 | 27.6 | 34.2 | 123.9 | MURO | 34.4 | 2 | 123.913
23472 - TERRA (MANAZANA 4) | M - 1276 | Outinord IND 1 / 2" | Muros torre 1 eje 6 al 11 entre F - J apt. 1801, 1812 | 2025-09-22 | 2025-10-06 | 14 | 27.6 | 32.7 | 118.5 | MURO | 32.8 | 2 | 118.478
23472 - TERRA (MANAZANA 4) | M - 1276 | Outinord IND 1 / 2" | Muros torre 1 eje 6 al 11 entre F - J apt. 1801, 1812 | 2025-09-22 | 2025-10-06 | 14 | 27.6 | 32.9 | 119.2 | MURO | 32.8 | 2 | 119.203
23472 - TERRA (MANAZANA 4) | M - 1274 | Outinord IND 1" | Salón comunal 2 placa de transición y torre 2 y 3 eje D - E entre 1 al 8 piso 1 | 2025-09-22 | 2025-10-06 | 14 | 27.6 | 28 | 101.4 | PLACA | 28.15 | 2 | 101.449
23472 - TERRA (MANAZANA 4) | M - 1274 | Outinord IND 1" | Salón comunal 2 placa de transición y torre 2 y 3 eje D - E entre 1 al 8 piso 1 | 2025-09-22 | 2025-10-06 | 14 | 27.6 | 28.3 | 102.5 | PLACA | 28.15 | 2 | 102.536
23472 - TERRA (MANAZANA 4) | M - 1273 | Outinord IND 1/2" | Muros Torre 1 eje 6 al 11 entre A - E Apt 1806, 1807 | 2025-09-20 | 2025-10-04 | 14 | 27.6 | 26.8 | 97.1 | MURO | 26.65 | 2 | 97.101
23472 - TERRA (MANAZANA 4) | M - 1273 | Outinord IND 1/2" | Muros Torre 1 eje 6 al 11 entre A - E Apt 1806, 1807 | 2025-09-20 | 2025-10-04 | 14 | 27.6 | 26.5 | 96 | MURO | 26.65 | 2 | 96.014
23472 - TERRA (MANAZANA 4) | M - 1271 | Outinord IND 1/2" | Muros Torre 1 eje 12 al 19 entre F - J Apt 1810, 1811 | 2025-09-19 | 2025-10-03 | 14 | 27.6 | 34.2 | 123.9 | MURO | 33.8 | 2 | 123.913
23472 - TERRA (MANAZANA 4) | M - 1271 | Outinord IND 1/2" | Muros Torre 1 eje 12 al 19 entre F - J Apt 1810, 1811 | 2025-09-19 | 2025-10-03 | 14 | 27.6 | 33.4 | 121 | MURO | 33.8 | 2 | 121.014
23472 - TERRA (MANAZANA 4) | M - 1270 | Outinord IND 1/2" | Muros Torre 1 eje 12 al 19 entre A - E Apt 1808 1809 | 2025-09-18 | 2025-10-02 | 14 | 27.6 | 28.5 | 103.3 | MURO | 28.35 | 2 | 103.261
23472 - TERRA (MANAZANA 4) | M - 1270 | Outinord IND 1/2" | Muros Torre 1 eje 12 al 19 entre A - E Apt 1808 1809 | 2025-09-18 | 2025-10-02 | 14 | 27.6 | 28.2 | 102.2 | MURO | 28.35 | 2 | 102.174
23472 - TERRA (MANAZANA 4) | M - 1269 | Outinord IND 1/2" | Muros Torre 1 eje 1 al 5 Entre F - J Apt 1702 - 1703 | 2025-09-17 | 2025-10-01 | 14 | 27.6 | 33.2 | 120.3 | MURO | 33.05 | 2 | 120.29
23472 - TERRA (MANAZANA 4) | M - 1269 | Outinord IND 1/2" | Muros Torre 1 eje 1 al 5 Entre F - J Apt 1702 - 1703 | 2025-09-17 | 2025-10-01 | 14 | 27.6 | 32.9 | 119.2 | MURO | 33.05 | 2 | 119.203
23472 - TERRA (MANAZANA 4) | PL - 1268 | Outinord IND 1" | Salon Comunal Placa Sobrerecorrido Ascensor eje 3 al 4 entreA - B | 2025-09-17 | 2025-10-01 | 14 | 27.6 | 33.6 | 121.7 | PLACA | 33.65 | 2 | 121.739
23472 - TERRA (MANAZANA 4) | PL - 1268 | Outinord IND 1" | Salon Comunal Placa Sobrerecorrido Ascensor eje 3 al 4 entreA - B | 2025-09-17 | 2025-10-01 | 14 | 27.6 | 33.7 | 122.1 | PLACA | 33.65 | 2 | 122.101
23472 - TERRA (MANAZANA 4) | PL 1266 | Outinord IND. 1" | Salón comunal vigas y placa de entrepiso eje 1 al 4 entre BP - B piso 3 comunal 1 y escalera tipo 5 eje B - C entre 7" - 7 piso 5 a cubierta comunal 2 | 2025-09-12 | 2025-09-26 | 14 | 27.6 | 30.3 | 109.8 | PLACA | 30.35 | 2 | 109.783
23472 - TERRA (MANAZANA 4) | PL 1266 | Outinord IND. 1" | Salón comunal vigas y placa de entrepiso eje 1 al 4 entre BP - B piso 3 comunal 1 y escalera tipo 5 eje B - C entre 7" - 7 piso 5 a cubierta comunal 2 | 2025-09-12 | 2025-09-26 | 14 | 27.6 | 30.4 | 110.1 | PLACA | 30.35 | 2 | 110.145
23472 - TERRA (MANAZANA 4) | M - 1262 | Outinord IND 1" | Salón comunal 2 foso ascensor del bicicletero piso 5 | 2025-09-09 | 2025-09-23 | 14 | 27.6 | 35.5 | 128.6 |  | 35.55 | 2 | 128.623
23472 - TERRA (MANAZANA 4) | M - 1262 | Outinord IND 1" | Salón comunal 2 foso ascensor del bicicletero piso 5 | 2025-09-09 | 2025-09-23 | 14 | 27.6 | 35.6 | 129 |  | 35.55 | 2 | 128.986
23472 - TERRA (MANAZANA 4) | M - 1260 | Outinord IND 1 / 2" | Muros torre 1 eje 1 al 5 entre A - E apt 1704, 1705 | 2025-09-08 | 2025-09-22 | 14 | 27.6 | 31.6 | 114.5 | MURO | 31.75 | 2 | 114.493
23472 - TERRA (MANAZANA 4) | M - 1260 | Outinord IND 1 / 2" | Muros torre 1 eje 1 al 5 entre A - E apt 1704, 1705 | 2025-09-08 | 2025-09-22 | 14 | 27.6 | 31.9 | 115.6 | MURO | 31.75 | 2 | 115.58
23472 - TERRA (MANAZANA 4) | M-1259 | Outinord IND 1/2" | Muros torre 1 eje 6 al 11 entre F-J Apt. 1701, 1712 | 2025-09-06 | 2025-09-20 | 14 | 27.6 | 29.3 | 106.2 | MURO | 29.2 | 2 | 106.159
23472 - TERRA (MANAZANA 4) | M-1259 | Outinord IND 1/2" | Muros torre 1 eje 6 al 11 entre F-J Apt. 1701, 1712 | 2025-09-06 | 2025-09-20 | 14 | 27.6 | 29.1 | 105.4 | MURO | 29.2 | 2 | 105.435
23472 - TERRA (MANAZANA 4) | M-1257 | Outinord IND 1/2" | Muros torre 1 eje 6 al 11 entre A-E apt 1706-1707 | 2025-09-05 | 2025-09-19 | 14 | 27.6 | 30.1 | 109.1 | MURO | 29.85 | 2 | 109.058
23472 - TERRA (MANAZANA 4) | M-1257 | Outinord IND 1/2" | Muros torre 1 eje 6 al 11 entre A-E apt 1706-1707 | 2025-09-05 | 2025-09-19 | 14 | 27.6 | 29.6 | 107.2 | MURO | 29.85 | 2 | 107.246
23472 - TERRA (MANAZANA 4) | PL-1255 | Outinord IND 1" | Salón comunal vigas y placa eje 8 al 11 entre D-E piso 1 y muros pérgolas N+19.35 torre 1 | 2025-09-05 | 2025-09-19 | 14 | 27.6 | 38.9 | 140.9 | MURO | 38.55 | 2 | 140.942
23472 - TERRA (MANAZANA 4) | PL-1255 | Outinord IND 1" | Salón comunal vigas y placa eje 8 al 11 entre D-E piso 1 y muros pérgolas N+19.35 torre 1 | 2025-09-05 | 2025-09-19 | 14 | 27.6 | 38.2 | 138.4 | MURO | 38.55 | 2 | 138.406
23472 - TERRA (MANAZANA 4) | M - 1250 | Outinord IND 1/2" | Muros torre 1 eje 1 al 5 entre F - J apt 1602 , 1603 | 2025-09-02 | 2025-09-16 | 14 | 27.6 | 34.4 | 124.6 | MURO | 34.1 | 2 | 124.638
23472 - TERRA (MANAZANA 4) | M - 1250 | Outinord IND 1/2" | Muros torre 1 eje 1 al 5 entre F - J apt 1602 , 1603 | 2025-09-02 | 2025-09-16 | 14 | 27.6 | 33.8 | 122.5 | MURO | 34.1 | 2 | 122.464
23472 - TERRA (MANAZANA 4) | M - 1248 | Outinord IND 1/2" | Muros torre 1 eje 1 al 5 entre A - E apt 1604 , 1605 | 2025-09-01 | 2025-09-15 | 14 | 27.6 | 25.3 | 91.7 | MURO | 25.95 | 2 | 91.667
23472 - TERRA (MANAZANA 4) | M - 1248 | Outinord IND 1/2" | Muros torre 1 eje 1 al 5 entre A - E apt 1604 , 1605 | 2025-09-01 | 2025-09-15 | 14 | 27.6 | 26.6 | 96.4 | MURO | 25.95 | 2 | 96.377
23472 - TERRA (MANAZANA 4) | M - 1244 | Outinord IND 1" | Salón comunal escalera tipo 1 eje 3 al 4 entre A - B piso 4 al piso 5 | 2025-08-30 | 2025-09-13 | 14 | 27.6 | 38 | 137.7 |  | 37.75 | 2 | 137.681
23472 - TERRA (MANAZANA 4) | M - 1244 | Outinord IND 1" | Salón comunal escalera tipo 1 eje 3 al 4 entre A - B piso 4 al piso 5 | 2025-08-30 | 2025-09-13 | 14 | 27.6 | 37.5 | 135.9 |  | 37.75 | 2 | 135.87
23472 - TERRA (MANAZANA 4) | M - 1243 | Outinord IND 1 / 2" | Muros torre 1 eje 6 al 11 entre A - E apt 1606, 1607 | 2025-08-29 | 2025-09-12 | 14 | 27.6 | 34.2 | 123.9 | MURO | 33.5 | 2 | 123.913
23472 - TERRA (MANAZANA 4) | M - 1243 | Outinord IND 1 / 2" | Muros torre 1 eje 6 al 11 entre A - E apt 1606, 1607 | 2025-08-29 | 2025-09-12 | 14 | 27.6 | 32.8 | 118.8 | MURO | 33.5 | 2 | 118.841
23472 - TERRA (MANAZANA 4) | M - 1246 | Outinord IND 1/ 2" | Muros Torre 1 Eje 6 al 12 entre F - J Apt 1601 , 1612 | 2025-08-30 | 2025-09-13 | 14 | 27.6 | 29.1 | 105.4 | MURO | 28.95 | 2 | 105.435
23472 - TERRA (MANAZANA 4) | M - 1246 | Outinord IND 1/ 2" | Muros Torre 1 Eje 6 al 12 entre F - J Apt 1601 , 1612 | 2025-08-30 | 2025-09-13 | 14 | 27.6 | 28.8 | 104.3 | MURO | 28.95 | 2 | 104.348
23472 - TERRA (MANAZANA 4) | M - 1241 | Outinord IND 1/2" | Muros torre 1 eje 12 al 19 entre F - J apt 1610, 1611 | 2025-08-28 | 2025-09-11 | 14 | 27.6 | 35.7 | 129.3 | MURO | 35.35 | 2 | 129.348
23472 - TERRA (MANAZANA 4) | M - 1241 | Outinord IND 1/2" | Muros torre 1 eje 12 al 19 entre F - J apt 1610, 1611 | 2025-08-28 | 2025-09-11 | 14 | 27.6 | 35 | 126.8 | MURO | 35.35 | 2 | 126.812
23472 - TERRA (MANAZANA 4) | M - 1239 | Outinord IND 1 / 2 " | Muros Torre 1 Eje 12 al 19 entre A - E Apt 1608 - 1609 | 2025-08-27 | 2025-09-10 | 14 | 27.6 | 43.3 | 156.9 | MURO | 43.4 | 2 | 156.884
23472 - TERRA (MANAZANA 4) | M - 1239 | Outinord IND 1 / 2 " | Muros Torre 1 Eje 12 al 19 entre A - E Apt 1608 - 1609 | 2025-08-27 | 2025-09-10 | 14 | 27.6 | 43.5 | 157.6 | MURO | 43.4 | 2 | 157.609
23472 - TERRA (MANAZANA 4) | PL - 1237 | Outinord IND 1" | Salon comunal vigas pergolas eje 3 al 4 entre A - B cubierta comunal 2 escalera tipo 5 eje B - C entre 7 al 7´ Piso 4 al piso 5 y Placa bicicletero piso 5 y pozo Inyector | 2025-08-27 | 2025-09-10 | 14 | 27.6 | 34.9 | 126.4 | PLACA | 35.45 | 2 | 126.449
23472 - TERRA (MANAZANA 4) | PL - 1237 | Outinord IND 1" | Salon comunal vigas pergolas eje 3 al 4 entre A - B cubierta comunal 2 escalera tipo 5 eje B - C entre 7 al 7´ Piso 4 al piso 5 y Placa bicicletero piso 5 y pozo Inyector | 2025-08-27 | 2025-09-10 | 14 | 27.6 | 36 | 130.4 | PLACA | 35.45 | 2 | 130.435
23472 - TERRA (MANAZANA 4) | M - 1236 | Outinord IND 1 / 2" | Muro torre 1 eje 1 al 5 entre F - J apt 1502 - 1503 y cimentación escalera entre torres 2 y 3 | 2025-08-26 | 2025-09-09 | 14 | 27.6 | 27.1 | 98.2 | MURO | 26.8 | 2 | 98.188
23472 - TERRA (MANAZANA 4) | M - 1236 | Outinord IND 1 / 2" | Muro torre 1 eje 1 al 5 entre F - J apt 1502 - 1503 y cimentación escalera entre torres 2 y 3 | 2025-08-26 | 2025-09-09 | 14 | 27.6 | 26.5 | 96 | MURO | 26.8 | 2 | 96.014
23472 - TERRA (MANAZANA 4) | M - 1234 | Outinord IND 1 / 2" | Muros torre 1 eje 1 al 5 entre A - E apt 1504, 1505 | 2025-08-25 | 2025-09-08 | 14 | 27.6 | 30.6 | 110.9 | MURO | 30 | 2 | 110.87
23472 - TERRA (MANAZANA 4) | M - 1234 | Outinord IND 1 / 2" | Muros torre 1 eje 1 al 5 entre A - E apt 1504, 1505 | 2025-08-25 | 2025-09-08 | 14 | 27.6 | 29.4 | 106.5 | MURO | 30 | 2 | 106.522
23472 - TERRA (MANAZANA 4) | M-1232 | Outinord IND ½" | Muros torre 1 eje 16 al 11 entre F - J apto 1501, 1512 | 2025-08-23 | 2025-09-06 | 14 | 27.6 | 27 | 97.8 | MURO | 27.45 | 2 | 97.826
23472 - TERRA (MANAZANA 4) | M-1232 | Outinord IND ½" | Muros torre 1 eje 16 al 11 entre F - J apto 1501, 1512 | 2025-08-23 | 2025-09-06 | 14 | 27.6 | 27.9 | 101.1 | MURO | 27.45 | 2 | 101.087
23472 - TERRA (MANAZANA 4) | M-1230 | Outinord IND ½" | Muros torre 1 eje 6 al 11 entre A - E apto 1506, 1507 | 2025-08-22 | 2025-09-05 | 14 | 27.6 | 43.9 | 159.1 | MURO | 43.25 | 2 | 159.058
23472 - TERRA (MANAZANA 4) | M-1230 | Outinord IND ½" | Muros torre 1 eje 6 al 11 entre A - E apto 1506, 1507 | 2025-08-22 | 2025-09-05 | 14 | 27.6 | 42.6 | 154.3 | MURO | 43.25 | 2 | 154.348
23472 - TERRA (MANAZANA 4) | M-1228 | Outinord IND ½" | Muros torre 1 eje 11 al 19 entre F - J apto 1511, 1510 | 2025-08-21 | 2025-09-04 | 14 | 27.6 | 27.5 | 99.6 | MURO | 27 | 2 | 99.638
23472 - TERRA (MANAZANA 4) | M-1228 | Outinord IND ½" | Muros torre 1 eje 11 al 19 entre F - J apto 1511, 1510 | 2025-08-21 | 2025-09-04 | 14 | 27.6 | 26.5 | 96 | MURO | 27 | 2 | 96.014
23472 - TERRA (MANAZANA 4) | M-1225 | Outinord IND ½" | Muros torre 1 eje 12 al 19 entre A - E apto 1508, 1509 | 2025-08-20 | 2025-09-03 | 14 | 27.6 | 27.4 | 99.3 | MURO | 27.1 | 2 | 99.275
23472 - TERRA (MANAZANA 4) | M-1225 | Outinord IND ½" | Muros torre 1 eje 12 al 19 entre A - E apto 1508, 1509 | 2025-08-20 | 2025-09-03 | 14 | 27.6 | 26.8 | 97.1 | MURO | 27.1 | 2 | 97.101
23472 - TERRA (MANAZANA 4) | M - 1224 | Outinord IND 1/2" | Muros Torre 1 eje 1 al 5 entre F - J Apt 1402, 1403 | 2025-08-19 | 2025-09-02 | 14 | 27.6 | 26.9 | 97.5 | MURO | 26.25 | 2 | 97.464
23472 - TERRA (MANAZANA 4) | M - 1224 | Outinord IND 1/2" | Muros Torre 1 eje 1 al 5 entre F - J Apt 1402, 1403 | 2025-08-19 | 2025-09-02 | 14 | 27.6 | 25.6 | 92.8 | MURO | 26.25 | 2 | 92.754
23472 - TERRA (MANAZANA 4) | M - 1222 | Outinord IND 1/2" | Muros torre 1 eje 1 al 5 entre A - J apt 1404, 1405 | 2025-08-15 | 2025-08-29 | 14 | 27.6 | 28.5 | 103.3 | MURO | 28 | 2 | 103.261
23472 - TERRA (MANAZANA 4) | M - 1222 | Outinord IND 1/2" | Muros torre 1 eje 1 al 5 entre A - J apt 1404, 1405 | 2025-08-15 | 2025-08-29 | 14 | 27.6 | 27.5 | 99.6 | MURO | 28 | 2 | 99.638
23472 - TERRA (MANAZANA 4) | M-1218 | Outinord IND 1/2" | Muros torre 1 eje 6 al 11 entre A - E apt 1406, 1407 | 2025-08-13 | 2025-08-27 | 14 | 27.6 | 30.3 | 109.8 | MURO | 30.4 | 2 | 109.783
23472 - TERRA (MANAZANA 4) | M-1218 | Outinord IND 1/2" | Muros torre 1 eje 6 al 11 entre A - E apt 1406, 1407 | 2025-08-13 | 2025-08-27 | 14 | 27.6 | 30.5 | 110.5 | MURO | 30.4 | 2 | 110.507
23472 - TERRA (MANAZANA 4) | M - 1220 | Outinord IND 1/2" | Muros torre 1 eje 6 al 11 entre F - J apt 1401, 1412 | 2025-08-14 | 2025-08-28 | 14 | 27.6 | 31 | 112.3 | MURO | 31.25 | 2 | 112.319
23472 - TERRA (MANAZANA 4) | M - 1220 | Outinord IND 1/2" | Muros torre 1 eje 6 al 11 entre F - J apt 1401, 1412 | 2025-08-14 | 2025-08-28 | 14 | 27.6 | 31.5 | 114.1 | MURO | 31.25 | 2 | 114.13
23472 - TERRA (MANAZANA 4) | M-1213 | Outinord IND 1" | Salón comunal escalera tipo 1 eje 3 al 4 entre A-B piso 3 al piso 4 media caña muro perimetral junta cimentación sótano | 2025-08-12 | 2025-08-26 | 14 | 27.6 | 24.1 | 87.3 | MURO | 23.6 | 2 | 87.319
23472 - TERRA (MANAZANA 4) | M-1213 | Outinord IND 1" | Salón comunal escalera tipo 1 eje 3 al 4 entre A-B piso 3 al piso 4 media caña muro perimetral junta cimentación sótano | 2025-08-12 | 2025-08-26 | 14 | 27.6 | 23.1 | 83.7 | MURO | 23.6 | 2 | 83.696
23472 - TERRA (MANAZANA 4) | M-1212 | Outinord IND 1/2" | Muros torre 1 eje 12 al 19 entre A-E apt 1408, 1409 | 2025-08-11 | 2025-08-25 | 14 | 27.6 | 31.1 | 112.7 | MURO | 31.15 | 2 | 112.681
23472 - TERRA (MANAZANA 4) | M-1212 | Outinord IND 1/2" | Muros torre 1 eje 12 al 19 entre A-E apt 1408, 1409 | 2025-08-11 | 2025-08-25 | 14 | 27.6 | 31.2 | 113 | MURO | 31.15 | 2 | 113.043
23472 - TERRA (MANAZANA 4) | M-1215 | Outinord IND ½" | Muros torre 1 eje 12 al 19 entre F - J apto 1411, 1410 | 2025-08-12 | 2025-08-26 | 14 | 27.6 | 38.7 | 140.2 | MURO | 38.1 | 2 | 140.217
23472 - TERRA (MANAZANA 4) | M-1215 | Outinord IND ½" | Muros torre 1 eje 12 al 19 entre F - J apto 1411, 1410 | 2025-08-12 | 2025-08-26 | 14 | 27.6 | 37.5 | 135.9 | MURO | 38.1 | 2 | 135.87
23472 - TERRA (MANAZANA 4) | M -1210 | Outinord IND 1/2" | Muros torre 1 eje 1 al 5 entre F - J apt 1302, 1303 | 2025-08-09 | 2025-08-23 | 14 | 27.6 | 28.2 | 102.2 | MURO | 27.5 | 2 | 102.174
23472 - TERRA (MANAZANA 4) | M -1210 | Outinord IND 1/2" | Muros torre 1 eje 1 al 5 entre F - J apt 1302, 1303 | 2025-08-09 | 2025-08-23 | 14 | 27.6 | 26.8 | 97.1 | MURO | 27.5 | 2 | 97.101
23472 - TERRA (MANAZANA 4) | M - 1202 | Outinord IND 1/2" | Muros torre 1 eje 6 al 11 entre A - E apt 1306, 1307 | 2025-08-02 | 2025-08-16 | 14 | 27.6 | 25.7 | 93.1 | MURO | 25.6 | 2 | 93.116
23472 - TERRA (MANAZANA 4) | M - 1202 | Outinord IND 1/2" | Muros torre 1 eje 6 al 11 entre A - E apt 1306, 1307 | 2025-08-02 | 2025-08-16 | 14 | 27.6 | 25.5 | 92.4 | MURO | 25.6 | 2 | 92.391
23472 - TERRA (MANAZANA 4) | M - 1201 | Outinord IND 1/2" | Muros torre 1 eje 12 al 19 entre F - J apt 1310, 1311 | 2025-08-01 | 2025-08-15 | 14 | 27.6 | 35.4 | 128.3 | MURO | 35.55 | 2 | 128.261
23472 - TERRA (MANAZANA 4) | M - 1201 | Outinord IND 1/2" | Muros torre 1 eje 12 al 19 entre F - J apt 1310, 1311 | 2025-08-01 | 2025-08-15 | 14 | 27.6 | 35.7 | 129.3 | MURO | 35.55 | 2 | 129.348
23472 - TERRA (MANAZANA 4) | M-1200 | Outinord IND ½" | Muros torre 1 eje 12 al 19 entre A - E apto 1308, 1309 | 2025-07-31 | 2025-08-14 | 14 | 27.6 | 31.3 | 113.4 | MURO | 30.7 | 2 | 113.406
23472 - TERRA (MANAZANA 4) | M-1200 | Outinord IND ½" | Muros torre 1 eje 12 al 19 entre A - E apto 1308, 1309 | 2025-07-31 | 2025-08-14 | 14 | 27.6 | 30.1 | 109.1 | MURO | 30.7 | 2 | 109.058
23472 - TERRA (MANAZANA 4) | PL-1199 | C. Plástico 1" | Salón comunal 1 placa contrapiso eje 1 al 4 entre BP - B | 2025-07-31 | 2025-08-14 | 14 | 27.6 | 31.9 | 115.6 | PLACA | 32.4 | 2 | 115.58
23472 - TERRA (MANAZANA 4) | PL-1199 | C. Plástico 1" | Salón comunal 1 placa contrapiso eje 1 al 4 entre BP - B | 2025-07-31 | 2025-08-14 | 14 | 27.6 | 32.9 | 119.2 | PLACA | 32.4 | 2 | 119.203
23472 - TERRA (MANAZANA 4) | PL-1198 | Outinord IND 1" | Placa aligerada y vigas de cubierta salón comunal eje 3 al 4 entre A - C | 2025-07-30 | 2025-08-13 | 14 | 27.6 | 32.4 | 117.4 | PLACA | 31.8 | 2 | 117.391
23472 - TERRA (MANAZANA 4) | PL-1198 | Outinord IND 1" | Placa aligerada y vigas de cubierta salón comunal eje 3 al 4 entre A - C | 2025-07-30 | 2025-08-13 | 14 | 27.6 | 31.2 | 113 | PLACA | 31.8 | 2 | 113.043
23472 - TERRA (MANAZANA 4) | PL-1197 | Outinord IND 1 Fibra 1" | Placa aligerada de cubierta salón comunal eje 3 al 4 entre A - C | 2025-07-30 | 2025-08-13 | 14 | 27.6 | 40.6 | 147.1 | PLACA | 40.8 | 2 | 147.101
23472 - TERRA (MANAZANA 4) | PL-1197 | Outinord IND 1 Fibra 1" | Placa aligerada de cubierta salón comunal eje 3 al 4 entre A - C | 2025-07-30 | 2025-08-13 | 14 | 27.6 | 41 | 148.6 | PLACA | 40.8 | 2 | 148.551
23472 - TERRA (MANAZANA 4) | PL-1195 | Outinord IND 1" | Vigas y placa aligerada salón comunal de cubierta eje 3 al 4 entre A - C y escalera tipo 5 eje B - C entre 7 al 7´ piso 3 al piso 4 | 2025-07-30 | 2025-08-13 | 14 | 27.6 | 39.3 | 142.4 | PLACA | 39.9 | 2 | 142.391
23472 - TERRA (MANAZANA 4) | PL-1195 | Outinord IND 1" | Vigas y placa aligerada salón comunal de cubierta eje 3 al 4 entre A - C y escalera tipo 5 eje B - C entre 7 al 7´ piso 3 al piso 4 | 2025-07-30 | 2025-08-13 | 14 | 27.6 | 40.5 | 146.7 | PLACA | 39.9 | 2 | 146.739
23472 - TERRA (MANAZANA 4) | M - 1192 | Outinord IND 1/2" | Muros torre 1, eje 1 al 5 entre F - J, Apt. 1202 - 1203. | 2025-07-26 | 2025-08-09 | 14 | 27.6 | 33.8 | 122.5 | MURO | 33.15 | 2 | 122.464
23472 - TERRA (MANAZANA 4) | M - 1192 | Outinord IND 1/2" | Muros torre 1, eje 1 al 5 entre F - J, Apt. 1202 - 1203. | 2025-07-26 | 2025-08-09 | 14 | 27.6 | 32.5 | 117.8 | MURO | 33.15 | 2 | 117.754
23472 - TERRA (MANAZANA 4) | M - 1190 | Outinord IND 1/2" | Muros torre 1, eje 13 al 19 entre F - J, Apt. 1310 - 1311. | 2025-07-25 | 2025-08-08 | 14 | 27.6 | 31.2 | 113 | MURO | 30.6 | 2 | 113.043
23472 - TERRA (MANAZANA 4) | M - 1190 | Outinord IND 1/2" | Muros torre 1, eje 13 al 19 entre F - J, Apt. 1310 - 1311. | 2025-07-25 | 2025-08-08 | 14 | 27.6 | 30 | 108.7 | MURO | 30.6 | 2 | 108.696
23472 - TERRA (MANAZANA 4) | M-1188 | Outinord IND ½" | Muros torre 1 eje 6 al 11 entre F - J apto 1201, 1212 | 2025-07-24 | 2025-08-07 | 14 | 27.6 | 24.3 | 88 | MURO | 24.1 | 2 | 88.043
23472 - TERRA (MANAZANA 4) | M-1188 | Outinord IND ½" | Muros torre 1 eje 6 al 11 entre F - J apto 1201, 1212 | 2025-07-24 | 2025-08-07 | 14 | 27.6 | 23.9 | 86.6 | MURO | 24.1 | 2 | 86.594
23472 - TERRA (MANAZANA 4) | PL-1186 | Outinord IND 1" Fibra | Salón comunal placa cubierta eje 4 al 7 entre A - C comunal 2 | 2025-07-24 | 2025-08-07 | 14 | 27.6 | 29.9 | 108.3 | PLACA | 29.65 | 2 | 108.333
23472 - TERRA (MANAZANA 4) | PL-1186 | Outinord IND 1" Fibra | Salón comunal placa cubierta eje 4 al 7 entre A - C comunal 2 | 2025-07-24 | 2025-08-07 | 14 | 27.6 | 29.4 | 106.5 | PLACA | 29.65 | 2 | 106.522
23472 - TERRA (MANAZANA 4) | PL-1185 | Outinord IND 1" | Salón comunal 2 vigas de placa cubierta eje 4 al 7 entre A - C | 2025-07-24 | 2025-08-07 | 14 | 27.6 | 35 | 126.8 | PLACA | 34.4 | 2 | 126.812
23472 - TERRA (MANAZANA 4) | PL-1185 | Outinord IND 1" | Salón comunal 2 vigas de placa cubierta eje 4 al 7 entre A - C | 2025-07-24 | 2025-08-07 | 14 | 27.6 | 33.8 | 122.5 | PLACA | 34.4 | 2 | 122.464
23472 - TERRA (MANAZANA 4) | PL-1184 | Outinord IND 1" | Salón comunal 2 vigas de placa cubierta eje 4 al 7 entre A - C | 2025-07-24 | 2025-08-07 | 14 | 27.6 | 32.3 | 117 | PLACA | 32.8 | 2 | 117.029
23472 - TERRA (MANAZANA 4) | PL-1184 | Outinord IND 1" | Salón comunal 2 vigas de placa cubierta eje 4 al 7 entre A - C | 2025-07-24 | 2025-08-07 | 14 | 27.6 | 33.3 | 120.7 | PLACA | 32.8 | 2 | 120.652
23472 - TERRA (MANAZANA 4) | M-1183 | Outinord IND ½" | Muros torre 1 eje 6 al 11 entre A - E apto 1206, 1207 y columna de salón comunal 1 eje 4 entre A - B | 2025-07-23 | 2025-08-06 | 14 | 27.6 | 26.6 | 96.4 | MURO | 26.75 | 2 | 96.377
23472 - TERRA (MANAZANA 4) | M-1183 | Outinord IND ½" | Muros torre 1 eje 6 al 11 entre A - E apto 1206, 1207 y columna de salón comunal 1 eje 4 entre A - B | 2025-07-23 | 2025-08-06 | 14 | 27.6 | 26.9 | 97.5 | MURO | 26.75 | 2 | 97.464
23472 - TERRA (MANAZANA 4) | M-1181 | Outinord IND ½" | Muros torre 1 eje 12 al 19 entre F - J apto 1211, 1210 | 2025-07-22 | 2025-08-05 | 14 | 27.6 | 30.6 | 110.9 | MURO | 30 | 2 | 110.87
23472 - TERRA (MANAZANA 4) | M-1181 | Outinord IND ½" | Muros torre 1 eje 12 al 19 entre F - J apto 1211, 1210 | 2025-07-22 | 2025-08-05 | 14 | 27.6 | 29.4 | 106.5 | MURO | 30 | 2 | 106.522
23472 - TERRA (MANAZANA 4) | M - 1179 | Outinord IND 1" | Salón comunal escalera tipo 1, eje 3 al 4 entre A - B primer tramo piso 1 al piso 3, comunal 2 y muros MC1, eje 4 entre A - B comunal 1. | 2025-07-22 | 2025-08-05 | 14 | 27.6 | 29 | 105.1 | MURO | 28.8 | 2 | 105.072
23472 - TERRA (MANAZANA 4) | M - 1179 | Outinord IND 1" | Salón comunal escalera tipo 1, eje 3 al 4 entre A - B primer tramo piso 1 al piso 3, comunal 2 y muros MC1, eje 4 entre A - B comunal 1. | 2025-07-22 | 2025-08-05 | 14 | 27.6 | 28.6 | 103.6 | MURO | 28.8 | 2 | 103.623
23472 - TERRA (MANAZANA 4) | PL - 1178 | Outinord IND 1/2" | Muros torre 1, eje 12 al 19, entre A - E, Apt. 1208, 1209. | 2025-07-21 | 2025-08-04 | 14 | 27.6 | 36.4 | 131.9 | MURO | 36.45 | 2 | 131.884
23472 - TERRA (MANAZANA 4) | PL - 1178 | Outinord IND 1/2" | Muros torre 1, eje 12 al 19, entre A - E, Apt. 1208, 1209. | 2025-07-21 | 2025-08-04 | 14 | 27.6 | 36.5 | 132.2 | MURO | 36.45 | 2 | 132.246
23472 - TERRA (MANAZANA 4) | M - 1170 | Outinord IND. 1" | Salon Comunal Columnas C - 04, eje 1 - A, 1 - B, 1 - C, 2 - A, 2 - B, 2 - C Piso 5 | 2025-07-17 | 2025-07-31 | 14 | 27.6 | 34.1 | 123.6 |  | 33.6 | 2 | 123.551
23472 - TERRA (MANAZANA 4) | M - 1170 | Outinord IND. 1" | Salon Comunal Columnas C - 04, eje 1 - A, 1 - B, 1 - C, 2 - A, 2 - B, 2 - C Piso 5 | 2025-07-17 | 2025-07-31 | 14 | 27.6 | 33.1 | 119.9 |  | 33.6 | 2 | 119.928
23472 - TERRA (MANAZANA 4) | M - 1163 | Outinord IND 1" | Salón comunal muros foso ascensor y escalera eje 3 al 4, entre A - B y columnas C-4, eje 2-A, 3-A, 3-C, 4-A, 4-C, piso 5 y escalera tipo 1, eje 3 al 4 entre A - B, sótano a piso 1, segundo tramo. | 2025-07-14 | 2025-07-28 | 14 | 27.6 | 30.4 | 110.1 | MURO | 30.1 | 2 | 110.145
23472 - TERRA (MANAZANA 4) | M - 1163 | Outinord IND 1" | Salón comunal muros foso ascensor y escalera eje 3 al 4, entre A - B y columnas C-4, eje 2-A, 3-A, 3-C, 4-A, 4-C, piso 5 y escalera tipo 1, eje 3 al 4 entre A - B, sótano a piso 1, segundo tramo. | 2025-07-14 | 2025-07-28 | 14 | 27.6 | 29.8 | 108 | MURO | 30.1 | 2 | 107.971
23472 - TERRA (MANAZANA 4) | M - 1154 | C. fluido 1/2" | Salón comunal 1, columnas C - 01, eje 1 - A, 2 - A, 1 - B. | 2025-07-09 | 2025-07-23 | 14 | 27.6 | 30.8 | 111.6 |  | 30.9 | 2 | 111.594
23472 - TERRA (MANAZANA 4) | M - 1154 | C. fluido 1/2" | Salón comunal 1, columnas C - 01, eje 1 - A, 2 - A, 1 - B. | 2025-07-09 | 2025-07-23 | 14 | 27.6 | 31 | 112.3 |  | 30.9 | 2 | 112.319
23472 - TERRA (MANAZANA 4) | M - 1153 | Outinord IND 1" | Rampa #2, eje 1 al 2 entre C - D N + 0.0 al N + 1.50, salón comunal 2. | 2025-07-09 | 2025-07-23 | 14 | 27.6 | 33.2 | 120.3 |  | 33.35 | 2 | 120.29
23472 - TERRA (MANAZANA 4) | M - 1153 | Outinord IND 1" | Rampa #2, eje 1 al 2 entre C - D N + 0.0 al N + 1.50, salón comunal 2. | 2025-07-09 | 2025-07-23 | 14 | 27.6 | 33.5 | 121.4 |  | 33.35 | 2 | 121.377
23472 - TERRA (MANAZANA 4) | PL - 1149 | Outinord IND 1" | Salon Comunal Placa Aligerada eje 1 al 4 entre A - C Piso 5 y Columna C - 01 eje 5 - A, 5 - B, 5 - C, 6 - A , 6 - B, 6 - C, 7 - A, 7 - B, 7 - C, Piso 5 a cubierta y escalera Tipo 1 eje 3 al 4 entre A - B Sótano a piso 1 | 2025-07-08 | 2025-07-22 | 14 | 27.6 | 26.6 | 96.4 | PLACA | 26.7 | 2 | 96.377
23472 - TERRA (MANAZANA 4) | PL - 1149 | Outinord IND 1" | Salon Comunal Placa Aligerada eje 1 al 4 entre A - C Piso 5 y Columna C - 01 eje 5 - A, 5 - B, 5 - C, 6 - A , 6 - B, 6 - C, 7 - A, 7 - B, 7 - C, Piso 5 a cubierta y escalera Tipo 1 eje 3 al 4 entre A - B Sótano a piso 1 | 2025-07-08 | 2025-07-22 | 14 | 27.6 | 26.8 | 97.1 | PLACA | 26.7 | 2 | 97.101
23472 - TERRA (MANAZANA 4) | PL - 1150 | Outinord Ind 1" | Salon Comunal Placa Aligerada eje 1 al 4 entre A - C y columnas C - 01 eje 5 - A, 5 - B, 5 - C, 6 - A, 6 - B, 6 - C, 7 - A, 7 - B, 7 - C Piso 5 a Cubierta y Escalera Tipo 1 eje 3 al 4 Entre A - B sótano a Piso 1 | 2025-07-08 | 2025-07-22 | 14 | 27.6 | 25 | 90.6 | PLACA | 25.15 | 2 | 90.58
23472 - TERRA (MANAZANA 4) | PL - 1150 | Outinord Ind 1" | Salon Comunal Placa Aligerada eje 1 al 4 entre A - C y columnas C - 01 eje 5 - A, 5 - B, 5 - C, 6 - A, 6 - B, 6 - C, 7 - A, 7 - B, 7 - C Piso 5 a Cubierta y Escalera Tipo 1 eje 3 al 4 Entre A - B sótano a Piso 1 | 2025-07-08 | 2025-07-22 | 14 | 27.6 | 25.3 | 91.7 | PLACA | 25.15 | 2 | 91.667
23472 - TERRA (MANAZANA 4) | M-1142 | C.Fluido ½" | Salón comunal 1 columnas C-01 eje 4A, 3A, 2B | 2025-07-04 | 2025-07-18 | 14 | 27.6 | 38.9 | 140.9 |  | 38.65 | 2 | 140.942
23472 - TERRA (MANAZANA 4) | M-1142 | C.Fluido ½" | Salón comunal 1 columnas C-01 eje 4A, 3A, 2B | 2025-07-04 | 2025-07-18 | 14 | 27.6 | 38.4 | 139.1 |  | 38.65 | 2 | 139.13
23472 - TERRA (MANAZANA 4) | M-1254 | Outinord IND 1/2" | Muros Torre 1 eje 12 al 19 entre F-J Apt 1710, 1711 | 2025-09-04 | 2025-09-18 | 14 | 27.5 | 34.6 | 125.8 | MURO | 34.45 | 2 | 125.818
23472 - TERRA (MANAZANA 4) | M-1254 | Outinord IND 1/2" | Muros Torre 1 eje 12 al 19 entre F-J Apt 1710, 1711 | 2025-09-04 | 2025-09-18 | 14 | 27.5 | 34.3 | 124.7 | MURO | 34.45 | 2 | 124.727
23472 - TERRA (MANAZANA 4) | M-1252 | Outinord IND 1/2" | Muros Torre 1 eje 12 al 19 entre A-E Apt 1708,1709 | 2025-09-03 | 2025-09-17 | 14 | 27.5 | 35.6 | 129.5 | MURO | 35.8 | 2 | 129.455
23472 - TERRA (MANAZANA 4) | M-1252 | Outinord IND 1/2" | Muros Torre 1 eje 12 al 19 entre A-E Apt 1708,1709 | 2025-09-03 | 2025-09-17 | 14 | 27.5 | 36 | 130.9 | MURO | 35.8 | 2 | 130.909
23472 - TERRA (MANAZANA 4) | M-1208 | Outinord IND 1" | Salón comunal muros que conforman la escalera tipo 1 foso ascensor eje 3 al 4 entre A-B cubierta y columnas C-5 ejes 3-A, 4-A | 2025-08-06 | 2025-08-20 | 14 | 27.5 | 30.3 | 110.2 | MURO | 30.25 | 2 | 110.182
23472 - TERRA (MANAZANA 4) | M-1208 | Outinord IND 1" | Salón comunal muros que conforman la escalera tipo 1 foso ascensor eje 3 al 4 entre A-B cubierta y columnas C-5 ejes 3-A, 4-A | 2025-08-06 | 2025-08-20 | 14 | 27.5 | 30.2 | 109.8 | MURO | 30.25 | 2 | 109.818
23472 - TERRA (MANAZANA 4) | M-1207 | Outinord IND 1/2" | Muros torre 1 eje 1 al 5 entre A-F apto 1304.1305 | 2025-08-05 | 2025-08-19 | 14 | 27.5 | 27.2 | 98.9 | MURO | 27.05 | 2 | 98.909
23472 - TERRA (MANAZANA 4) | M-1207 | Outinord IND 1/2" | Muros torre 1 eje 1 al 5 entre A-F apto 1304.1305 | 2025-08-05 | 2025-08-19 | 14 | 27.5 | 26.9 | 97.8 | MURO | 27.05 | 2 | 97.818
23472 - TERRA (MANAZANA 4) | M-1205 | Outinord IND 1/2" | Muros torre 1 eje 6 al 11 entre F-J apt 1301,1312 | 2025-08-04 | 2025-08-18 | 14 | 27.5 | 30 | 109.1 | MURO | 29.8 | 2 | 109.091
23472 - TERRA (MANAZANA 4) | M-1205 | Outinord IND 1/2" | Muros torre 1 eje 6 al 11 entre F-J apt 1301,1312 | 2025-08-04 | 2025-08-18 | 14 | 27.5 | 29.6 | 107.6 | MURO | 29.8 | 2 | 107.636
23472 - TERRA (MANAZANA 4) | M-1203 | Outinord IND 1" | Salón comunal segundo tramo de escalera tipo 1 eje 3 al 4 entre A-B del piso 1 al piso 3 | 2025-08-04 | 2025-08-18 | 14 | 27.5 | 30.8 | 112 |  | 30.5 | 2 | 112
23472 - TERRA (MANAZANA 4) | M-1203 | Outinord IND 1" | Salón comunal segundo tramo de escalera tipo 1 eje 3 al 4 entre A-B del piso 1 al piso 3 | 2025-08-04 | 2025-08-18 | 14 | 27.5 | 30.2 | 109.8 |  | 30.5 | 2 | 109.818
23472 - TERRA (MANAZANA 4) | PL - 1391 | Outinord IND 1" | Escalera torre 1 eje 1 al 2 entre C - D costado occidental piso 24 a cubierta bordillos de las placas de la cubierta de los ascensores y escaleras eje 17' entre D - F , E - F y eje E entre 8 al 11' | 2026-01-30 | 2026-02-13 | 14 | 20.7 | 30.4 | 146.9 | PLACA | 30.25 | 2 | 146.86
23472 - TERRA (MANAZANA 4) | PL - 1391 | Outinord IND 1" | Escalera torre 1 eje 1 al 2 entre C - D costado occidental piso 24 a cubierta bordillos de las placas de la cubierta de los ascensores y escaleras eje 17' entre D - F , E - F y eje E entre 8 al 11' | 2026-01-30 | 2026-02-13 | 14 | 20.7 | 30.1 | 145.4 | PLACA | 30.25 | 2 | 145.411
23472 - TERRA (MANAZANA 4) | PL - 1387 | outinord IND 1" | Escalera torre1 eje 1 al 2 entre D - G costado occidental piso 23 al piso 24 | 2026-01-20 | 2026-02-03 | 14 | 20.7 | 22.6 | 109.2 |  | 22.7 | 2 | 109.179
23472 - TERRA (MANAZANA 4) | PL - 1387 | outinord IND 1" | Escalera torre1 eje 1 al 2 entre D - G costado occidental piso 23 al piso 24 | 2026-01-20 | 2026-02-03 | 14 | 20.7 | 22.8 | 110.1 |  | 22.7 | 2 | 110.145
23472 - TERRA (MANAZANA 4) | PL-1382 | Outinord IND 1" | Escalera torre 1 eje 17 al 19 entre D - G costado oriental piso 24 a cubierta | 2025-12-17 | 2025-12-31 | 14 | 20.7 | 33.4 | 161.4 |  | 32.85 | 2 | 161.353
23472 - TERRA (MANAZANA 4) | PL-1382 | Outinord IND 1" | Escalera torre 1 eje 17 al 19 entre D - G costado oriental piso 24 a cubierta | 2025-12-17 | 2025-12-31 | 14 | 20.7 | 32.3 | 156 |  | 32.85 | 2 | 156.039
23472 - TERRA (MANAZANA 4) | PL-1385 | Outinord IND con fibra y inclusión de aire | Placa de cubierta torre 1 cuarto de sets y recorrido ascensor | 2025-12-19 | 2026-01-02 | 14 | 20.7 | 29.2 | 141.1 | PLACA | 29.05 | 2 | 141.063
23472 - TERRA (MANAZANA 4) | PL-1385 | Outinord IND con fibra y inclusión de aire | Placa de cubierta torre 1 cuarto de sets y recorrido ascensor | 2025-12-19 | 2026-01-02 | 14 | 20.7 | 28.9 | 139.6 | PLACA | 29.05 | 2 | 139.614
23472 - TERRA (MANAZANA 4) | PL - 1380 | Outinord IND 1" | Escalera costado oriental torre 1 eje 17 al 19 entre D – G piso 23 al piso 24 | 2025-12-12 | 2025-12-26 | 14 | 20.7 | 24 | 115.9 |  | 24.1 | 2 | 115.942
23472 - TERRA (MANAZANA 4) | PL - 1380 | Outinord IND 1" | Escalera costado oriental torre 1 eje 17 al 19 entre D – G piso 23 al piso 24 | 2025-12-12 | 2025-12-26 | 14 | 20.7 | 24.2 | 116.9 |  | 24.1 | 2 | 116.908
23472 - TERRA (MANAZANA 4) | PL - 1378 | Outinord IND 1" | Escalera Torre 1 Eje 17 al 19 entre D – G costado oriental piso 22 al piso 23 | 2025-12-05 | 2025-12-19 | 14 | 20.7 | 32.4 | 156.5 |  | 32.55 | 2 | 156.522
23472 - TERRA (MANAZANA 4) | PL - 1378 | Outinord IND 1" | Escalera Torre 1 Eje 17 al 19 entre D – G costado oriental piso 22 al piso 23 | 2025-12-05 | 2025-12-19 | 14 | 20.7 | 32.7 | 158 |  | 32.55 | 2 | 157.971
23472 - TERRA (MANAZANA 4) | PL - 1377 | Outinord IND con fibra y inclución de aire 1" | Placa de cubierta torre 1 recorrido foso de ascensores 1 y 2 eje 8 al 10 entre D -E y placa de cubierta de las escaleras costado oriental eje 17 al 19 entre D – G y costado occidental eje 1 al 2 entre D – G | 2025-12-05 | 2025-12-19 | 14 | 20.7 | 34.9 | 168.6 | PLACA | 34.4 | 2 | 168.599
23472 - TERRA (MANAZANA 4) | PL - 1377 | Outinord IND con fibra y inclución de aire 1" | Placa de cubierta torre 1 recorrido foso de ascensores 1 y 2 eje 8 al 10 entre D -E y placa de cubierta de las escaleras costado oriental eje 17 al 19 entre D – G y costado occidental eje 1 al 2 entre D – G | 2025-12-05 | 2025-12-19 | 14 | 20.7 | 33.9 | 163.8 | PLACA | 34.4 | 2 | 163.768
23472 - TERRA (MANAZANA 4) | PL - 1375 | Outinord Ind 1" | Escalera torre 1 eje 17 al 19 entre D- G costado oriental piso 21 al piso 22 | 2025-12-02 | 2025-12-16 | 14 | 20.7 | 20.3 | 98.1 |  | 20.1 | 2 | 98.068
23472 - TERRA (MANAZANA 4) | PL - 1375 | Outinord Ind 1" | Escalera torre 1 eje 17 al 19 entre D- G costado oriental piso 21 al piso 22 | 2025-12-02 | 2025-12-16 | 14 | 20.7 | 19.9 | 96.1 |  | 20.1 | 2 | 96.135
23472 - TERRA (MANAZANA 4) | PL - 1368 | Outinord IND con fibra y fibra de polipropileno | Placa cubierta torre 1 eje 7 al 12 entre F - J | 2025-11-25 | 2025-12-09 | 14 | 20.7 | 23.9 | 115.5 | PLACA | 24 | 2 | 115.459
23472 - TERRA (MANAZANA 4) | PL - 1368 | Outinord IND con fibra y fibra de polipropileno | Placa cubierta torre 1 eje 7 al 12 entre F - J | 2025-11-25 | 2025-12-09 | 14 | 20.7 | 24.1 | 116.4 | PLACA | 24 | 2 | 116.425
23472 - TERRA (MANAZANA 4) | PL-1369 | Outinord IND 1" con fibra de polipropileno y inclusion de aire | Placa cubierta torre 1 eje 1 al 16 entre F - J | 2025-11-26 | 2025-12-10 | 14 | 20.7 | 23.9 | 115.5 | PLACA | 24.55 | 2 | 115.459
23472 - TERRA (MANAZANA 4) | PL-1369 | Outinord IND 1" con fibra de polipropileno y inclusion de aire | Placa cubierta torre 1 eje 1 al 16 entre F - J | 2025-11-26 | 2025-12-10 | 14 | 20.7 | 25.2 | 121.7 | PLACA | 24.55 | 2 | 121.739
23472 - TERRA (MANAZANA 4) | PL - 1365 | Outinord IND con inclusión de aire y fibra de polipropileno | Placa Cubierta Torre 1 Eje 1 al 12 entre A - E | 2025-11-21 | 2025-12-05 | 14 | 20.7 | 24.1 | 116.4 | PLACA | 23.8 | 2 | 116.425
23472 - TERRA (MANAZANA 4) | PL - 1365 | Outinord IND con inclusión de aire y fibra de polipropileno | Placa Cubierta Torre 1 Eje 1 al 12 entre A - E | 2025-11-21 | 2025-12-05 | 14 | 20.7 | 23.5 | 113.5 | PLACA | 23.8 | 2 | 113.527
23472 - TERRA (MANAZANA 4) | PL-1362 | Outinord IND 1" con inclusión de aire y fibra de polipropileno | Placa cubierta torre 1 eje 12 al 19 entre F-J | 2025-11-18 | 2025-12-02 | 14 | 20.7 | 28.7 | 138.6 | PLACA | 28.4 | 2 | 138.647
23472 - TERRA (MANAZANA 4) | PL-1362 | Outinord IND 1" con inclusión de aire y fibra de polipropileno | Placa cubierta torre 1 eje 12 al 19 entre F-J | 2025-11-18 | 2025-12-02 | 14 | 20.7 | 28.1 | 135.7 | PLACA | 28.4 | 2 | 135.749
23472 - TERRA (MANAZANA 4) | PL - 1359 | Outinord IND con inclución de aire y fibra 1" | Placa cubierta torre 1 eje 12 al 19 entre A – E | 2025-11-13 | 2025-11-27 | 14 | 20.7 | 24.1 | 116.4 | PLACA | 23.95 | 2 | 116.425
23472 - TERRA (MANAZANA 4) | PL - 1359 | Outinord IND con inclución de aire y fibra 1" | Placa cubierta torre 1 eje 12 al 19 entre A – E | 2025-11-13 | 2025-11-27 | 14 | 20.7 | 23.8 | 115 | PLACA | 23.95 | 2 | 114.976
23472 - TERRA (MANAZANA 4) | PL - 1356 | Outinord IND 1" | Placa entrepiso torre 1 eje 1 al 5 entre F - J apt 2402 - 2403 y escalera eje 1 al 2 entre D - E costado occidental piso 21 al piso 22 | 2025-11-11 | 2025-11-25 | 14 | 20.7 | 22.7 | 109.7 | PLACA | 22.6 | 2 | 109.662
23472 - TERRA (MANAZANA 4) | PL - 1356 | Outinord IND 1" | Placa entrepiso torre 1 eje 1 al 5 entre F - J apt 2402 - 2403 y escalera eje 1 al 2 entre D - E costado occidental piso 21 al piso 22 | 2025-11-11 | 2025-11-25 | 14 | 20.7 | 22.5 | 108.7 | PLACA | 22.6 | 2 | 108.696
23472 - TERRA (MANAZANA 4) | PL - 1353 | Outinord IND 1" | Placa entre piso torre 1 eje 1 al 5 entre A - E apt 2404, 2405 | 2025-11-08 | 2025-11-22 | 14 | 20.7 | 30.1 | 145.4 | PLACA | 30.25 | 2 | 145.411
23472 - TERRA (MANAZANA 4) | PL - 1353 | Outinord IND 1" | Placa entre piso torre 1 eje 1 al 5 entre A - E apt 2404, 2405 | 2025-11-08 | 2025-11-22 | 14 | 20.7 | 30.4 | 146.9 | PLACA | 30.25 | 2 | 146.86
23472 - TERRA (MANAZANA 4) | PL - 1351 | Outinord IND 1" | Placa entrepiso torre 1 eje 6 al 13 entre F – J apto 2401, 2412 | 2025-11-06 | 2025-11-20 | 14 | 20.7 | 20.7 | 100 | PLACA | 21.05 | 2 | 100
23472 - TERRA (MANAZANA 4) | PL - 1351 | Outinord IND 1" | Placa entrepiso torre 1 eje 6 al 13 entre F – J apto 2401, 2412 | 2025-11-06 | 2025-11-20 | 14 | 20.7 | 21.4 | 103.4 | PLACA | 21.05 | 2 | 103.382
23472 - TERRA (MANAZANA 4) | PL - 1349 | Outinord IND 1" | Placa entrepiso torre 1 eje 6 al 13 entre A – E apto 2406, 2407 | 2025-11-05 | 2025-11-19 | 14 | 20.7 | 24 | 115.9 | PLACA | 24.05 | 2 | 115.942
23472 - TERRA (MANAZANA 4) | PL - 1349 | Outinord IND 1" | Placa entrepiso torre 1 eje 6 al 13 entre A – E apto 2406, 2407 | 2025-11-05 | 2025-11-19 | 14 | 20.7 | 24.1 | 116.4 | PLACA | 24.05 | 2 | 116.425
23472 - TERRA (MANAZANA 4) | PL - 1347 | Outinord IND 1" | Placa entre piso torre 1 eje 13 al 19 entre F - J apto 2410 , 2411 | 2025-11-04 | 2025-11-18 | 14 | 20.7 | 21.5 | 103.9 | PLACA | 21.25 | 2 | 103.865
23472 - TERRA (MANAZANA 4) | PL - 1347 | Outinord IND 1" | Placa entre piso torre 1 eje 13 al 19 entre F - J apto 2410 , 2411 | 2025-11-04 | 2025-11-18 | 14 | 20.7 | 21 | 101.4 | PLACA | 21.25 | 2 | 101.449
23472 - TERRA (MANAZANA 4) | PL - 1345 | Outinord IND 1" | Placa entre piso torre 1 eje 13 al 19 entre A – E aptos 2408, 2409 | 2025-11-01 | 2025-11-15 | 14 | 20.7 | 23.4 | 113 | PLACA | 23.35 | 2 | 113.043
23472 - TERRA (MANAZANA 4) | PL - 1345 | Outinord IND 1" | Placa entre piso torre 1 eje 13 al 19 entre A – E aptos 2408, 2409 | 2025-11-01 | 2025-11-15 | 14 | 20.7 | 23.3 | 112.6 | PLACA | 23.35 | 2 | 112.56
23472 - TERRA (MANAZANA 4) | PL - 1343 | Outinord IND 1" | Placa entre piso torre 1 eje 1 al 5 entre F – J aptos 2302, 2303 | 2025-10-31 | 2025-11-14 | 14 | 20.7 | 28.8 | 139.1 | PLACA | 28.35 | 2 | 139.13
23472 - TERRA (MANAZANA 4) | PL - 1343 | Outinord IND 1" | Placa entre piso torre 1 eje 1 al 5 entre F – J aptos 2302, 2303 | 2025-10-31 | 2025-11-14 | 14 | 20.7 | 27.9 | 134.8 | PLACA | 28.35 | 2 | 134.783
23472 - TERRA (MANAZANA 4) | PL - 1339 | Outinord IND 1" | Placa entrepiso torre 1 eje 6 al 13 entre F - J apt 2301 - 2312 y placa contrapiso futuro comercio torre 3 | 2025-10-29 | 2025-11-12 | 14 | 20.7 | 25.1 | 121.3 | PLACA | 25.4 | 2 | 121.256
23472 - TERRA (MANAZANA 4) | PL - 1339 | Outinord IND 1" | Placa entrepiso torre 1 eje 6 al 13 entre F - J apt 2301 - 2312 y placa contrapiso futuro comercio torre 3 | 2025-10-29 | 2025-11-12 | 14 | 20.7 | 25.7 | 124.2 | PLACA | 25.4 | 2 | 124.155
23472 - TERRA (MANAZANA 4) | PL - 1341 | Outinord IND 1" | Placa entrepiso torre 1 eje 1 al 6 entre A - E apt 2304 - 2305 | 2025-10-30 | 2025-11-13 | 14 | 20.7 | 23 | 111.1 | PLACA | 22.85 | 2 | 111.111
23472 - TERRA (MANAZANA 4) | PL - 1341 | Outinord IND 1" | Placa entrepiso torre 1 eje 1 al 6 entre A - E apt 2304 - 2305 | 2025-10-30 | 2025-11-13 | 14 | 20.7 | 22.7 | 109.7 | PLACA | 22.85 | 2 | 109.662
23472 - TERRA (MANAZANA 4) | PL - 1335 | Outinord IND 1" | Placa entrepiso torre 1 eje 6 al 13 entre A - E apt 2306 - 2307 | 2025-10-28 | 2025-11-11 | 14 | 20.7 | 23.6 | 114 | PLACA | 23.4 | 2 | 114.01
23472 - TERRA (MANAZANA 4) | PL - 1335 | Outinord IND 1" | Placa entrepiso torre 1 eje 6 al 13 entre A - E apt 2306 - 2307 | 2025-10-28 | 2025-11-11 | 14 | 20.7 | 23.2 | 112.1 | PLACA | 23.4 | 2 | 112.077
23472 - TERRA (MANAZANA 4) | PL - 1334 | Outinord IND con fibra de polipropileno | Alistado de piso cubierta eje 7 al 1 entre A - J | 2025-10-28 | 2025-11-11 | 14 | 20.7 | 24.9 | 120.3 |  | 24.65 | 2 | 120.29
23472 - TERRA (MANAZANA 4) | PL - 1334 | Outinord IND con fibra de polipropileno | Alistado de piso cubierta eje 7 al 1 entre A - J | 2025-10-28 | 2025-11-11 | 14 | 20.7 | 24.4 | 117.9 |  | 24.65 | 2 | 117.874
23472 - TERRA (MANAZANA 4) | PL - 1332 | Outinord IND ayudante de bombeo | Alistado de cubierta torre 2 eje 7´al 13 entre A - J | 2025-10-27 | 2025-11-10 | 14 | 20.7 | 15.6 | 75.4 |  | 15.8 | 2 | 75.362
23472 - TERRA (MANAZANA 4) | PL - 1332 | Outinord IND ayudante de bombeo | Alistado de cubierta torre 2 eje 7´al 13 entre A - J | 2025-10-27 | 2025-11-10 | 14 | 20.7 | 16 | 77.3 |  | 15.8 | 2 | 77.295
23472 - TERRA (MANAZANA 4) | PL - 1329 | Outinord IND 1" | Placa entrepiso torre 1 eje 13 al 19 entre A - E apt 2308 - 2309 | 2025-10-24 | 2025-11-07 | 14 | 20.7 | 26.6 | 128.5 | PLACA | 26.05 | 2 | 128.502
23472 - TERRA (MANAZANA 4) | PL - 1329 | Outinord IND 1" | Placa entrepiso torre 1 eje 13 al 19 entre A - E apt 2308 - 2309 | 2025-10-24 | 2025-11-07 | 14 | 20.7 | 25.5 | 123.2 | PLACA | 26.05 | 2 | 123.188
23472 - TERRA (MANAZANA 4) | PL - 1331 | Outinord IND 1" | Placa entre piso torre 1 eje 13 al 19 entre F - J apt 2310, 2311 y escalera eje 17 al 19 entre D - G costado oriental piso 20 al piso 21 | 2025-10-25 | 2025-11-08 | 14 | 20.7 | 19.3 | 93.2 | PLACA | 19.55 | 2 | 93.237
23472 - TERRA (MANAZANA 4) | PL - 1331 | Outinord IND 1" | Placa entre piso torre 1 eje 13 al 19 entre F - J apt 2310, 2311 y escalera eje 17 al 19 entre D - G costado oriental piso 20 al piso 21 | 2025-10-25 | 2025-11-08 | 14 | 20.7 | 19.8 | 95.7 | PLACA | 19.55 | 2 | 95.652
23472 - TERRA (MANAZANA 4) | PL - 1325 | Outinord IND 1" | Placa entre piso 1 eje 1 al 5 entre F - J apt 2202, 2203 y escalera eje 1 al 2 entre D - G costado occidental piso 20 al piso 21 | 2025-10-23 | 2025-11-06 | 14 | 20.7 | 22.2 | 107.2 | PLACA | 21.95 | 2 | 107.246
23472 - TERRA (MANAZANA 4) | PL - 1325 | Outinord IND 1" | Placa entre piso 1 eje 1 al 5 entre F - J apt 2202, 2203 y escalera eje 1 al 2 entre D - G costado occidental piso 20 al piso 21 | 2025-10-23 | 2025-11-06 | 14 | 20.7 | 21.7 | 104.8 | PLACA | 21.95 | 2 | 104.831
23472 - TERRA (MANAZANA 4) | PL- 1321 | Outinord IND 1" | Placa entrepiso torre 1 eje 1 al 5 entre A - E aptos 2204 - 2205 | 2025-10-21 | 2025-11-04 | 14 | 20.7 | 32.3 | 156 | PLACA | 31.75 | 2 | 156.039
23472 - TERRA (MANAZANA 4) | PL- 1321 | Outinord IND 1" | Placa entrepiso torre 1 eje 1 al 5 entre A - E aptos 2204 - 2205 | 2025-10-21 | 2025-11-04 | 14 | 20.7 | 31.2 | 150.7 | PLACA | 31.75 | 2 | 150.725
23472 - TERRA (MANAZANA 4) | PL- 1320 | Outinord IND 1" | Placa entrepiso torre 1 eje 6 al 13 entre F - J aptos 2201 - 2212 | 2025-10-20 | 2025-11-03 | 14 | 20.7 | 23.6 | 114 | PLACA | 23.85 | 2 | 114.01
23472 - TERRA (MANAZANA 4) | PL- 1320 | Outinord IND 1" | Placa entrepiso torre 1 eje 6 al 13 entre F - J aptos 2201 - 2212 | 2025-10-20 | 2025-11-03 | 14 | 20.7 | 24.1 | 116.4 | PLACA | 23.85 | 2 | 116.425
23472 - TERRA (MANAZANA 4) | PL-1318 | Outinord IND 1" | Placa entrepiso torre 1 eje 6 al 13 entre A - E apto 2206, 2207 | 2025-10-18 | 2025-11-01 | 14 | 20.7 | 23.6 | 114 | PLACA | 23.4 | 2 | 114.01
23472 - TERRA (MANAZANA 4) | PL-1318 | Outinord IND 1" | Placa entrepiso torre 1 eje 6 al 13 entre A - E apto 2206, 2207 | 2025-10-18 | 2025-11-01 | 14 | 20.7 | 23.2 | 112.1 | PLACA | 23.4 | 2 | 112.077
23472 - TERRA (MANAZANA 4) | PL-1317 | IND Fibra inclusion de aire | Alistado de cubierta torre 2 eje 13 al 23 entre A - J | 2025-10-18 | 2025-11-01 | 14 | 20.7 | 24.8 | 119.8 |  | 24.25 | 2 | 119.807
23472 - TERRA (MANAZANA 4) | PL-1317 | IND Fibra inclusion de aire | Alistado de cubierta torre 2 eje 13 al 23 entre A - J | 2025-10-18 | 2025-11-01 | 14 | 20.7 | 23.7 | 114.5 |  | 24.25 | 2 | 114.493
23472 - TERRA (MANAZANA 4) | PL-1313 | Outinord IND 1" | Placa entrepiso torre 1 eje 13 al 19 entre A - E apto 2208, 2209 | 2025-10-15 | 2025-10-29 | 14 | 20.7 | 25 | 120.8 | PLACA | 25.1 | 2 | 120.773
23472 - TERRA (MANAZANA 4) | PL-1313 | Outinord IND 1" | Placa entrepiso torre 1 eje 13 al 19 entre A - E apto 2208, 2209 | 2025-10-15 | 2025-10-29 | 14 | 20.7 | 25.2 | 121.7 | PLACA | 25.1 | 2 | 121.739
23472 - TERRA (MANAZANA 4) | PL - 1315 | Outinord IND 1" | Placa entrepiso torre 1 eje 13 al 19 entre F - J apt 2210, 2211 y escalera eje 17 al 19 entre D - G costado oriental piso 19 al piso 20 | 2025-10-16 | 2025-10-30 | 14 | 20.7 | 26.2 | 126.6 | PLACA | 25.9 | 2 | 126.57
23472 - TERRA (MANAZANA 4) | PL - 1315 | Outinord IND 1" | Placa entrepiso torre 1 eje 13 al 19 entre F - J apt 2210, 2211 y escalera eje 17 al 19 entre D - G costado oriental piso 19 al piso 20 | 2025-10-16 | 2025-10-30 | 14 | 20.7 | 25.6 | 123.7 | PLACA | 25.9 | 2 | 123.671
23472 - TERRA (MANAZANA 4) | PL - 1310 | Outinord IND 1" | Placa entrepiso torre 1 eje 1 al 5 entre F - J apt 2102, 2103 y escalera eje 1 al 2 entre D - G costado occidental piso 19 al piso 20 | 2025-10-14 | 2025-10-28 | 14 | 20.7 | 23 | 111.1 | PLACA | 23.4 | 2 | 111.111
23472 - TERRA (MANAZANA 4) | PL - 1310 | Outinord IND 1" | Placa entrepiso torre 1 eje 1 al 5 entre F - J apt 2102, 2103 y escalera eje 1 al 2 entre D - G costado occidental piso 19 al piso 20 | 2025-10-14 | 2025-10-28 | 14 | 20.7 | 23.8 | 115 | PLACA | 23.4 | 2 | 114.976
23472 - TERRA (MANAZANA 4) | PL - 1308 | Outinord IND 1" | Placa entrepiso torre 1 eje 1 al 5 entre A - E apt 2104 - 2105 | 2025-10-10 | 2025-10-24 | 14 | 20.7 | 20.9 | 101 | PLACA | 21.05 | 2 | 100.966
23472 - TERRA (MANAZANA 4) | PL - 1308 | Outinord IND 1" | Placa entrepiso torre 1 eje 1 al 5 entre A - E apt 2104 - 2105 | 2025-10-10 | 2025-10-24 | 14 | 20.7 | 21.2 | 102.4 | PLACA | 21.05 | 2 | 102.415
23472 - TERRA (MANAZANA 4) | PL - 1306 | Outinord Ind. 1" | Placa Entrepiso Torre 1 Eje 6 al 13 entre F - J Apt 2101 , 2112 | 2025-10-09 | 2025-10-23 | 14 | 20.7 | 27.2 | 131.4 | PLACA | 26.95 | 2 | 131.401
23472 - TERRA (MANAZANA 4) | PL - 1306 | Outinord Ind. 1" | Placa Entrepiso Torre 1 Eje 6 al 13 entre F - J Apt 2101 , 2112 | 2025-10-09 | 2025-10-23 | 14 | 20.7 | 26.7 | 129 | PLACA | 26.95 | 2 | 128.986
23472 - TERRA (MANAZANA 4) | PL - 1304 | Outinord Ind. 1" | Placa entrepiso Torre 1 eje6 al 13 entre A - E Apt 2106 , 2107 | 2025-10-08 | 2025-10-22 | 14 | 20.7 | 25.7 | 124.2 | PLACA | 25.8 | 2 | 124.155
23472 - TERRA (MANAZANA 4) | PL - 1304 | Outinord Ind. 1" | Placa entrepiso Torre 1 eje6 al 13 entre A - E Apt 2106 , 2107 | 2025-10-08 | 2025-10-22 | 14 | 20.7 | 25.9 | 125.1 | PLACA | 25.8 | 2 | 125.121
23472 - TERRA (MANAZANA 4) | PL - 1302 | Outinord IND 1" | Placa entrepiso torre 1 eje 13 al 19 entre F - J apt 2110, 2111 y escalera eje 17 al 19 entre D - G costado oriental piso 18 al piso 19 | 2025-10-07 | 2025-10-21 | 14 | 20.7 | 29.6 | 143 | PLACA | 29.2 | 2 | 142.995
23472 - TERRA (MANAZANA 4) | PL - 1302 | Outinord IND 1" | Placa entrepiso torre 1 eje 13 al 19 entre F - J apt 2110, 2111 y escalera eje 17 al 19 entre D - G costado oriental piso 18 al piso 19 | 2025-10-07 | 2025-10-21 | 14 | 20.7 | 28.8 | 139.1 | PLACA | 29.2 | 2 | 139.13
23472 - TERRA (MANAZANA 4) | PL - 1299 | Outinord IND 1" | Placa entrepiso eje 13 al 19 entre A - E apt 2108, 2109 | 2025-10-06 | 2025-10-20 | 14 | 20.7 | 20.3 | 98.1 | PLACA | 20.65 | 2 | 98.068
23472 - TERRA (MANAZANA 4) | PL - 1299 | Outinord IND 1" | Placa entrepiso eje 13 al 19 entre A - E apt 2108, 2109 | 2025-10-06 | 2025-10-20 | 14 | 20.7 | 21 | 101.4 | PLACA | 20.65 | 2 | 101.449
23472 - TERRA (MANAZANA 4) | PL - 1297 | Outinord IND 1" | Placa entrepiso Torre 1 eje 1 al 5 entre F - J Apt 2002, 2003 y escalera eje 1 al 2 entre D - G Costado occidental Piso 18 al piso 19 | 2025-10-04 | 2025-10-18 | 14 | 20.7 | 26.1 | 126.1 | PLACA | 25.8 | 2 | 126.087
23472 - TERRA (MANAZANA 4) | PL - 1297 | Outinord IND 1" | Placa entrepiso Torre 1 eje 1 al 5 entre F - J Apt 2002, 2003 y escalera eje 1 al 2 entre D - G Costado occidental Piso 18 al piso 19 | 2025-10-04 | 2025-10-18 | 14 | 20.7 | 25.5 | 123.2 | PLACA | 25.8 | 2 | 123.188
23472 - TERRA (MANAZANA 4) | PL - 1295 | Outinord IND 1" | Placa Entrepiso Torre 1 Eje 1 al 5 entre A - E Apt 2004, 2005 | 2025-10-03 | 2025-10-17 | 14 | 20.7 | 26.2 | 126.6 | PLACA | 25.85 | 2 | 126.57
23472 - TERRA (MANAZANA 4) | PL - 1295 | Outinord IND 1" | Placa Entrepiso Torre 1 Eje 1 al 5 entre A - E Apt 2004, 2005 | 2025-10-03 | 2025-10-17 | 14 | 20.7 | 25.5 | 123.2 | PLACA | 25.85 | 2 | 123.188
23472 - TERRA (MANAZANA 4) | PL - 1293 | Outinord IND 1" | Placa entrepiso torre 1 eje 6 al 13 entre F - J apt 2001 - 2002 | 2025-10-02 | 2025-10-16 | 14 | 20.7 | 24 | 115.9 | PLACA | 24.05 | 2 | 115.942
23472 - TERRA (MANAZANA 4) | PL - 1293 | Outinord IND 1" | Placa entrepiso torre 1 eje 6 al 13 entre F - J apt 2001 - 2002 | 2025-10-02 | 2025-10-16 | 14 | 20.7 | 24.1 | 116.4 | PLACA | 24.05 | 2 | 116.425
23472 - TERRA (MANAZANA 4) | PL - 1291 | Outinord IND 1" | Placa entrepiso eje 6 al 13 entre A - E apt 2006 - 2007 torre 1 | 2025-10-01 | 2025-10-15 | 14 | 20.7 | 25.5 | 123.2 | PLACA | 25.4 | 2 | 123.188
23472 - TERRA (MANAZANA 4) | PL - 1291 | Outinord IND 1" | Placa entrepiso eje 6 al 13 entre A - E apt 2006 - 2007 torre 1 | 2025-10-01 | 2025-10-15 | 14 | 20.7 | 25.3 | 122.2 | PLACA | 25.4 | 2 | 122.222
23472 - TERRA (MANAZANA 4) | PL - 1285 | Outinord IND 1" | Placa Entrepiso eje 1 al 5 entre F - J Apt 1902, 1903 y escalera eje 1 al 2 entre D - G costado occidental piso 17 al piso 18 | 2025-09-27 | 2025-10-11 | 14 | 20.7 | 25.1 | 121.3 | PLACA | 24.7 | 2 | 121.256
23472 - TERRA (MANAZANA 4) | PL - 1285 | Outinord IND 1" | Placa Entrepiso eje 1 al 5 entre F - J Apt 1902, 1903 y escalera eje 1 al 2 entre D - G costado occidental piso 17 al piso 18 | 2025-09-27 | 2025-10-11 | 14 | 20.7 | 24.3 | 117.4 | PLACA | 24.7 | 2 | 117.391
23472 - TERRA (MANAZANA 4) | PL - 1283 | Outinord IND 1" | Placa Entrepiso Torre 1 Eje 1 al 5 entreA - E Apt 1904 , 1905 | 2025-09-26 | 2025-10-10 | 14 | 20.7 | 26.5 | 128 | PLACA | 26.7 | 2 | 128.019
23472 - TERRA (MANAZANA 4) | PL - 1283 | Outinord IND 1" | Placa Entrepiso Torre 1 Eje 1 al 5 entreA - E Apt 1904 , 1905 | 2025-09-26 | 2025-10-10 | 14 | 20.7 | 26.9 | 130 | PLACA | 26.7 | 2 | 129.952
23472 - TERRA (MANAZANA 4) | PL - 1289 | Outinord IND 1/2" | Placa entrepiso torre 1 eje 13 al 19 entre F - J apt 2010 - 2011 y escalera eje 17 al 19 entre D - E costado oriental piso 17 al 18 | 2025-09-30 | 2025-10-14 | 14 | 20.7 | 19.3 | 93.2 | PLACA | 19.1 | 2 | 93.237
23472 - TERRA (MANAZANA 4) | PL - 1289 | Outinord IND 1/2" | Placa entrepiso torre 1 eje 13 al 19 entre F - J apt 2010 - 2011 y escalera eje 17 al 19 entre D - E costado oriental piso 17 al 18 | 2025-09-30 | 2025-10-14 | 14 | 20.7 | 18.9 | 91.3 | PLACA | 19.1 | 2 | 91.304
23472 - TERRA (MANAZANA 4) | PL - 1287 | Outinord IND 1" | Placa entrepiso torre 1 eje 13 al 19 entre 2A - E apt 2008 - 2009 | 2025-09-29 | 2025-10-13 | 14 | 20.7 | 26.9 | 130 | PLACA | 26.65 | 2 | 129.952
23472 - TERRA (MANAZANA 4) | PL - 1287 | Outinord IND 1" | Placa entrepiso torre 1 eje 13 al 19 entre 2A - E apt 2008 - 2009 | 2025-09-29 | 2025-10-13 | 14 | 20.7 | 26.4 | 127.5 | PLACA | 26.65 | 2 | 127.536
23472 - TERRA (MANAZANA 4) | PL - 1281 | Outinord IND 1" | Placa entre piso torre 1 eje 6 al 13 entre F - G apt 1901 , 1912 y placa de fosos de ascensores | 2025-09-25 | 2025-10-09 | 14 | 20.7 | 28.5 | 137.7 | PLACA | 28.6 | 2 | 137.681
23472 - TERRA (MANAZANA 4) | PL - 1281 | Outinord IND 1" | Placa entre piso torre 1 eje 6 al 13 entre F - G apt 1901 , 1912 y placa de fosos de ascensores | 2025-09-25 | 2025-10-09 | 14 | 20.7 | 28.7 | 138.6 | PLACA | 28.6 | 2 | 138.647
23472 - TERRA (MANAZANA 4) | PL - 1279 | Outinord IND 1" | Placa entre piso torre 1 eje 6 al 13 entre A - E apt 1906 , 1907 | 2025-09-24 | 2025-10-08 | 14 | 20.7 | 28.9 | 139.6 | PLACA | 28.95 | 2 | 139.614
23472 - TERRA (MANAZANA 4) | PL - 1279 | Outinord IND 1" | Placa entre piso torre 1 eje 6 al 13 entre A - E apt 1906 , 1907 | 2025-09-24 | 2025-10-08 | 14 | 20.7 | 29 | 140.1 | PLACA | 28.95 | 2 | 140.097
23472 - TERRA (MANAZANA 4) | PL - 1277 | Outinord IND 1" | Placa entre piso torre 1 eje 13 al 19 entre F - J apt 1910 , 1911 y escalera eje 1 al 2 entre D - G costado occidental piso 16 al piso 17 | 2025-09-23 | 2025-10-07 | 14 | 20.7 | 23.6 | 114 | PLACA | 23.45 | 2 | 114.01
23472 - TERRA (MANAZANA 4) | PL - 1277 | Outinord IND 1" | Placa entre piso torre 1 eje 13 al 19 entre F - J apt 1910 , 1911 y escalera eje 1 al 2 entre D - G costado occidental piso 16 al piso 17 | 2025-09-23 | 2025-10-07 | 14 | 20.7 | 23.3 | 112.6 | PLACA | 23.45 | 2 | 112.56
23472 - TERRA (MANAZANA 4) | PL - 1275 | Outinord IND 1" | Placa entrepiso torre 1 eje 13 al 19 entre A - E apt. 1908, 1909 | 2025-09-22 | 2025-10-06 | 14 | 20.7 | 25.1 | 121.3 | PLACA | 24.55 | 2 | 121.256
23472 - TERRA (MANAZANA 4) | PL - 1275 | Outinord IND 1" | Placa entrepiso torre 1 eje 13 al 19 entre A - E apt. 1908, 1909 | 2025-09-22 | 2025-10-06 | 14 | 20.7 | 24 | 115.9 | PLACA | 24.55 | 2 | 115.942
23472 - TERRA (MANAZANA 4) | PL - 1272 | Outinord IND 1" | Placa entrepiso torre 1 eje 1 al 7 entre F - J Apt 1802 , 1803 y escalera eje 1 al 2 entre D - G Costado occidental piso 15 al piso 16 | 2025-09-20 | 2025-10-04 | 14 | 20.7 | 27.9 | 134.8 | PLACA | 27.75 | 2 | 134.783
23472 - TERRA (MANAZANA 4) | PL - 1272 | Outinord IND 1" | Placa entrepiso torre 1 eje 1 al 7 entre F - J Apt 1802 , 1803 y escalera eje 1 al 2 entre D - G Costado occidental piso 15 al piso 16 | 2025-09-20 | 2025-10-04 | 14 | 20.7 | 27.6 | 133.3 | PLACA | 27.75 | 2 | 133.333
23472 - TERRA (MANAZANA 4) | PL-1267 | Outinord Ind. 1" | Escalera torre 1 eje 17 al entre D-G costado oriental piso 16 a 17 | 2025-09-15 | 2025-09-29 | 14 | 20.7 | 25 | 120.8 |  | 25.2 | 2 | 120.773
23472 - TERRA (MANAZANA 4) | PL-1267 | Outinord Ind. 1" | Escalera torre 1 eje 17 al entre D-G costado oriental piso 16 a 17 | 2025-09-15 | 2025-09-29 | 14 | 20.7 | 25.4 | 122.7 |  | 25.2 | 2 | 122.705
23472 - TERRA (MANAZANA 4) | PL 1265 | Outinord Ind 1" | Placa Entrepiso Torre 1 eje 1 al 5 entre A - E Apt 1804, 1805 | 2025-09-11 | 2025-09-25 | 14 | 20.7 | 25.3 | 122.2 | PLACA | 25.05 | 2 | 122.222
23472 - TERRA (MANAZANA 4) | PL 1265 | Outinord Ind 1" | Placa Entrepiso Torre 1 eje 1 al 5 entre A - E Apt 1804, 1805 | 2025-09-11 | 2025-09-25 | 14 | 20.7 | 24.8 | 119.8 | PLACA | 25.05 | 2 | 119.807
23472 - TERRA (MANAZANA 4) | PL 1264 | Outinord Ind 1" | Placa entrepiso torre 1 eje 6 al 13 entre F - J Apt 1801 , 1812 | 2025-09-10 | 2025-09-24 | 14 | 20.7 | 26.3 | 127.1 | PLACA | 25.6 | 2 | 127.053
23472 - TERRA (MANAZANA 4) | PL 1264 | Outinord Ind 1" | Placa entrepiso torre 1 eje 6 al 13 entre F - J Apt 1801 , 1812 | 2025-09-10 | 2025-09-24 | 14 | 20.7 | 24.9 | 120.3 | PLACA | 25.6 | 2 | 120.29
23472 - TERRA (MANAZANA 4) | PL - 1263 | Outinord IND 1" | Placa entrepiso torre 1 eje 6 al 13 entre A - E apt 1806, 1807 y escalera eje 17 al 19 entre D - E costado oriental piso 15 al piso 16 | 2025-09-09 | 2025-09-23 | 14 | 20.7 | 26.2 | 126.6 | PLACA | 25.6 | 2 | 126.57
23472 - TERRA (MANAZANA 4) | PL - 1263 | Outinord IND 1" | Placa entrepiso torre 1 eje 6 al 13 entre A - E apt 1806, 1807 y escalera eje 17 al 19 entre D - E costado oriental piso 15 al piso 16 | 2025-09-09 | 2025-09-23 | 14 | 20.7 | 25 | 120.8 | PLACA | 25.6 | 2 | 120.773
23472 - TERRA (MANAZANA 4) | PL - 1261 | Outinord IND 1" | Placa entrepiso torre 1 eje 13 al 19 entre F - J apt 1810, 1811 | 2025-09-08 | 2025-09-22 | 14 | 20.7 | 28 | 135.3 | PLACA | 27.5 | 2 | 135.266
23472 - TERRA (MANAZANA 4) | PL - 1261 | Outinord IND 1" | Placa entrepiso torre 1 eje 13 al 19 entre F - J apt 1810, 1811 | 2025-09-08 | 2025-09-22 | 14 | 20.7 | 27 | 130.4 | PLACA | 27.5 | 2 | 130.435
23472 - TERRA (MANAZANA 4) | PL-1258 | Outinord IND 1" | Placa entrepiso torre 1 eje 13 al 19 entre A-E Apt. 1808, 1809 y escalera eje 17 al 19 entre D-E costado Oriental piso 14 al piso 15 | 2025-09-06 | 2025-09-20 | 14 | 20.7 | 23.3 | 112.6 | PLACA | 23.35 | 2 | 112.56
23472 - TERRA (MANAZANA 4) | PL-1258 | Outinord IND 1" | Placa entrepiso torre 1 eje 13 al 19 entre A-E Apt. 1808, 1809 y escalera eje 17 al 19 entre D-E costado Oriental piso 14 al piso 15 | 2025-09-06 | 2025-09-20 | 14 | 20.7 | 23.4 | 113 | PLACA | 23.35 | 2 | 113.043
23472 - TERRA (MANAZANA 4) | PL-1256 | Outinord IND 1" | Placa entrepiso torre 1 eje 1 al 5 entre F-J apt 1702-1703 | 2025-09-05 | 2025-09-19 | 14 | 20.7 | 30.9 | 149.3 | PLACA | 30.6 | 2 | 149.275
23472 - TERRA (MANAZANA 4) | PL-1256 | Outinord IND 1" | Placa entrepiso torre 1 eje 1 al 5 entre F-J apt 1702-1703 | 2025-09-05 | 2025-09-19 | 14 | 20.7 | 30.3 | 146.4 | PLACA | 30.6 | 2 | 146.377
23472 - TERRA (MANAZANA 4) | PL - 1249 | Outinord IND 1" | Placa entre piso torre 1 eje 7 al 13 entre A - E apt 1706 , 1707 | 2025-09-02 | 2025-09-16 | 14 | 20.7 | 25.7 | 124.2 | PLACA | 25.6 | 2 | 124.155
23472 - TERRA (MANAZANA 4) | PL - 1249 | Outinord IND 1" | Placa entre piso torre 1 eje 7 al 13 entre A - E apt 1706 , 1707 | 2025-09-02 | 2025-09-16 | 14 | 20.7 | 25.5 | 123.2 | PLACA | 25.6 | 2 | 123.188
23472 - TERRA (MANAZANA 4) | PL - 1247 | Outinord IND 1" | Placa entre piso torre 1 eje 13 al 19 entre F - J apt 1710,1711 | 2025-09-01 | 2025-09-15 | 14 | 20.7 | 24.7 | 119.3 | PLACA | 24.4 | 2 | 119.324
23472 - TERRA (MANAZANA 4) | PL - 1247 | Outinord IND 1" | Placa entre piso torre 1 eje 13 al 19 entre F - J apt 1710,1711 | 2025-09-01 | 2025-09-15 | 14 | 20.7 | 24.1 | 116.4 | PLACA | 24.4 | 2 | 116.425
23472 - TERRA (MANAZANA 4) | PL - 1245 | Outinord IND 1" | Placa entrepiso torre 1 eje 12 al 19 entre A - E apt 1708, 1709 y escalera eje 17 al 19 entre D - G costado oriental piso 13 al piso 14 | 2025-08-30 | 2025-09-13 | 14 | 20.7 | 25.1 | 121.3 | PLACA | 24.65 | 2 | 121.256
23472 - TERRA (MANAZANA 4) | PL - 1245 | Outinord IND 1" | Placa entrepiso torre 1 eje 12 al 19 entre A - E apt 1708, 1709 y escalera eje 17 al 19 entre D - G costado oriental piso 13 al piso 14 | 2025-08-30 | 2025-09-13 | 14 | 20.7 | 24.2 | 116.9 | PLACA | 24.65 | 2 | 116.908
23472 - TERRA (MANAZANA 4) | PL - 1242 | Outinord IND 1" | Placa entrepiso torre 1 eje 1 al 6 entre F - J apt 1603, 1602 | 2025-08-29 | 2025-09-12 | 14 | 20.7 | 30.1 | 145.4 | PLACA | 30.2 | 2 | 145.411
23472 - TERRA (MANAZANA 4) | PL - 1242 | Outinord IND 1" | Placa entrepiso torre 1 eje 1 al 6 entre F - J apt 1603, 1602 | 2025-08-29 | 2025-09-12 | 14 | 20.7 | 30.3 | 146.4 | PLACA | 30.2 | 2 | 146.377
23472 - TERRA (MANAZANA 4) | PL - 1240 | Outinord IND 1" | Placa entrepiso torre 1 eje 1 al 5 entre A - E apt 1604, 1605 y escalera eje 1 al 2 entre D - G costado oriental piso 13 al piso 14 | 2025-08-28 | 2025-09-11 | 14 | 20.7 | 30.2 | 145.9 | PLACA | 30.1 | 2 | 145.894
23472 - TERRA (MANAZANA 4) | PL - 1240 | Outinord IND 1" | Placa entrepiso torre 1 eje 1 al 5 entre A - E apt 1604, 1605 y escalera eje 1 al 2 entre D - G costado oriental piso 13 al piso 14 | 2025-08-28 | 2025-09-11 | 14 | 20.7 | 30 | 144.9 | PLACA | 30.1 | 2 | 144.928
23472 - TERRA (MANAZANA 4) | PL - 1238 | Outinord IND 1" | Placa Entrepiso Torre 1 Eje 7 al 13 Entre F- J Apt 1601 , 1612 | 2025-08-27 | 2025-09-10 | 14 | 20.7 | 27.5 | 132.9 | PLACA | 26.9 | 2 | 132.85
23472 - TERRA (MANAZANA 4) | PL - 1238 | Outinord IND 1" | Placa Entrepiso Torre 1 Eje 7 al 13 Entre F- J Apt 1601 , 1612 | 2025-08-27 | 2025-09-10 | 14 | 20.7 | 26.3 | 127.1 | PLACA | 26.9 | 2 | 127.053
23472 - TERRA (MANAZANA 4) | PL - 1235 | Outinord IND 1" | Placa entrepiso torre 1 eje 6 al 13 entre A - E apt 1606, 1607 y escalera eje 17 al 19 entre D - G costado oriental piso 12 al piso 13 | 2025-08-26 | 2025-09-09 | 14 | 20.7 | 25 | 120.8 | PLACA | 25.15 | 2 | 120.773
23472 - TERRA (MANAZANA 4) | PL - 1235 | Outinord IND 1" | Placa entrepiso torre 1 eje 6 al 13 entre A - E apt 1606, 1607 y escalera eje 17 al 19 entre D - G costado oriental piso 12 al piso 13 | 2025-08-26 | 2025-09-09 | 14 | 20.7 | 25.3 | 122.2 | PLACA | 25.15 | 2 | 122.222
23472 - TERRA (MANAZANA 4) | PL - 1233 | Outinord IND 1" | Placa entrepiso torre 1 eje 13 al 19 entre F - J apt 1610, 1611 | 2025-08-25 | 2025-09-08 | 14 | 20.7 | 26.8 | 129.5 | PLACA | 26.5 | 2 | 129.469
23472 - TERRA (MANAZANA 4) | PL - 1233 | Outinord IND 1" | Placa entrepiso torre 1 eje 13 al 19 entre F - J apt 1610, 1611 | 2025-08-25 | 2025-09-08 | 14 | 20.7 | 26.2 | 126.6 | PLACA | 26.5 | 2 | 126.57
23472 - TERRA (MANAZANA 4) | PL-1231 | Outinord IND 1" | Placa entrepiso torre 1 eje 13 al 19 entre A - E apto 1608, 1609 | 2025-08-23 | 2025-09-06 | 14 | 20.7 | 23.7 | 114.5 | PLACA | 23.9 | 2 | 114.493
23472 - TERRA (MANAZANA 4) | PL-1231 | Outinord IND 1" | Placa entrepiso torre 1 eje 13 al 19 entre A - E apto 1608, 1609 | 2025-08-23 | 2025-09-06 | 14 | 20.7 | 24.1 | 116.4 | PLACA | 23.9 | 2 | 116.425
23472 - TERRA (MANAZANA 4) | PL-1229 | Outinord IND 1" | Placa entrepiso torre 1 eje 1 al 7 entre F - J apto 1502, 1503 y escalera eje 17 al 19 entre D - G piso 11 a piso 12 costado oriental | 2025-08-22 | 2025-09-05 | 14 | 20.7 | 27.5 | 132.9 | PLACA | 27.9 | 2 | 132.85
23472 - TERRA (MANAZANA 4) | PL-1229 | Outinord IND 1" | Placa entrepiso torre 1 eje 1 al 7 entre F - J apto 1502, 1503 y escalera eje 17 al 19 entre D - G piso 11 a piso 12 costado oriental | 2025-08-22 | 2025-09-05 | 14 | 20.7 | 28.3 | 136.7 | PLACA | 27.9 | 2 | 136.715
23472 - TERRA (MANAZANA 4) | PL-1227 | Outinord IND 1" | Placa entrepiso torre 1 eje 1 al 7 entre A - E apto 1504, 1505 | 2025-08-21 | 2025-09-04 | 14 | 20.7 | 24.8 | 119.8 | PLACA | 24.6 | 2 | 119.807
23472 - TERRA (MANAZANA 4) | PL-1227 | Outinord IND 1" | Placa entrepiso torre 1 eje 1 al 7 entre A - E apto 1504, 1505 | 2025-08-21 | 2025-09-04 | 14 | 20.7 | 24.4 | 117.9 | PLACA | 24.6 | 2 | 117.874
23472 - TERRA (MANAZANA 4) | PL-1226 | Outinord IND 1" | Placa entrepiso torre 1 eje 7 al 13 entre F - J apto 1501, 1512 | 2025-08-20 | 2025-09-03 | 14 | 20.7 | 25 | 120.8 | PLACA | 24.5 | 2 | 120.773
23472 - TERRA (MANAZANA 4) | PL-1226 | Outinord IND 1" | Placa entrepiso torre 1 eje 7 al 13 entre F - J apto 1501, 1512 | 2025-08-20 | 2025-09-03 | 14 | 20.7 | 24 | 115.9 | PLACA | 24.5 | 2 | 115.942
23472 - TERRA (MANAZANA 4) | PL-1223 | Outinord IND 1" | Placa Entrepiso Torre 1 eje 7 al 13 entre A - E Apt 1506, 1507 | 2025-08-19 | 2025-09-02 | 14 | 20.7 | 23.8 | 115 | PLACA | 23.45 | 2 | 114.976
23472 - TERRA (MANAZANA 4) | PL-1223 | Outinord IND 1" | Placa Entrepiso Torre 1 eje 7 al 13 entre A - E Apt 1506, 1507 | 2025-08-19 | 2025-09-02 | 14 | 20.7 | 23.1 | 111.6 | PLACA | 23.45 | 2 | 111.594
23472 - TERRA (MANAZANA 4) | PL - 1221 | Outinord IND 1" | Placa entrepiso torre 1 eje 13 al 19 entre F - J apt 1510, 1511 y escalera eje 17 al 19 entre D - G piso 10 al piso 11 costado oriental | 2025-08-15 | 2025-08-29 | 14 | 20.7 | 28.8 | 139.1 | PLACA | 28.75 | 2 | 139.13
23472 - TERRA (MANAZANA 4) | PL - 1221 | Outinord IND 1" | Placa entrepiso torre 1 eje 13 al 19 entre F - J apt 1510, 1511 y escalera eje 17 al 19 entre D - G piso 10 al piso 11 costado oriental | 2025-08-15 | 2025-08-29 | 14 | 20.7 | 28.7 | 138.6 | PLACA | 28.75 | 2 | 138.647
23472 - TERRA (MANAZANA 4) | PL-1217 | Outinord IND 1" | Placa entrepiso torre 1 eje 1 al 7 entre F - J apt 1402, 1403 y escalera 1 al 2 entre D - G piso 12 al piso 13 costado occidental | 2025-08-13 | 2025-08-27 | 14 | 20.7 | 29.7 | 143.5 | PLACA | 29.15 | 2 | 143.478
23472 - TERRA (MANAZANA 4) | PL-1217 | Outinord IND 1" | Placa entrepiso torre 1 eje 1 al 7 entre F - J apt 1402, 1403 y escalera 1 al 2 entre D - G piso 12 al piso 13 costado occidental | 2025-08-13 | 2025-08-27 | 14 | 20.7 | 28.6 | 138.2 | PLACA | 29.15 | 2 | 138.164
23472 - TERRA (MANAZANA 4) | PL-1216 | Outinord IND 1" | Placa cubierta torre 2 baño y cuarto SETT | 2025-08-13 | 2025-08-27 | 14 | 20.7 | 27.7 | 133.8 | PLACA | 27.85 | 2 | 133.816
23472 - TERRA (MANAZANA 4) | PL-1216 | Outinord IND 1" | Placa cubierta torre 2 baño y cuarto SETT | 2025-08-13 | 2025-08-27 | 14 | 20.7 | 28 | 135.3 | PLACA | 27.85 | 2 | 135.266
23472 - TERRA (MANAZANA 4) | PL - 1219 | Outinord IND 1" | Placa entrepiso torre 1 eje 12 al 19 entre A - E apt 1508, 1509 | 2025-08-14 | 2025-08-28 | 14 | 20.7 | 25.4 | 122.7 | PLACA | 25.45 | 2 | 122.705
23472 - TERRA (MANAZANA 4) | PL - 1219 | Outinord IND 1" | Placa entrepiso torre 1 eje 12 al 19 entre A - E apt 1508, 1509 | 2025-08-14 | 2025-08-28 | 14 | 20.7 | 25.5 | 123.2 | PLACA | 25.45 | 2 | 123.188
23472 - TERRA (MANAZANA 4) | PL-1211 | Outinord IND 1" | Placa entrepiso torre 1 eje 7 al 13 entre F-J apt 1401, 1412 | 2025-08-11 | 2025-08-25 | 14 | 20.7 | 25 | 120.8 | PLACA | 24.65 | 2 | 120.773
23472 - TERRA (MANAZANA 4) | PL-1211 | Outinord IND 1" | Placa entrepiso torre 1 eje 7 al 13 entre F-J apt 1401, 1412 | 2025-08-11 | 2025-08-25 | 14 | 20.7 | 24.3 | 117.4 | PLACA | 24.65 | 2 | 117.391
23472 - TERRA (MANAZANA 4) | PL-1214 | Outinord IND 1" | Placa torre 1 entrepiso eje 1 al 7 entre A - E apto 1404, 1405 | 2025-08-12 | 2025-08-26 | 14 | 20.7 | 17.8 | 86 | PLACA | 18.15 | 2 | 85.99
23472 - TERRA (MANAZANA 4) | PL-1214 | Outinord IND 1" | Placa torre 1 entrepiso eje 1 al 7 entre A - E apto 1404, 1405 | 2025-08-12 | 2025-08-26 | 14 | 20.7 | 18.5 | 89.4 | PLACA | 18.15 | 2 | 89.372
23472 - TERRA (MANAZANA 4) | PL - 1209 | Outinord IND 1" | Placa entrepiso torre 1 eje 7 al 13 entre A - J apt 1406, 1407 y escalera salida de emergencia torre 3 costado oriental | 2025-08-09 | 2025-08-23 | 14 | 20.7 | 20.3 | 98.1 | PLACA | 20 | 2 | 98.068
23472 - TERRA (MANAZANA 4) | PL - 1209 | Outinord IND 1" | Placa entrepiso torre 1 eje 7 al 13 entre A - J apt 1406, 1407 y escalera salida de emergencia torre 3 costado oriental | 2025-08-09 | 2025-08-23 | 14 | 20.7 | 19.7 | 95.2 | PLACA | 20 | 2 | 95.169
23472 - TERRA (MANAZANA 4) | PL-1196 | Outinord IND 1" | Placa entrepiso torre 1 eje 1 al 7 entre F - J apto 1302, 1303 | 2025-07-30 | 2025-08-13 | 14 | 20.7 | 25.3 | 122.2 | PLACA | 24.8 | 2 | 122.222
23472 - TERRA (MANAZANA 4) | PL-1196 | Outinord IND 1" | Placa entrepiso torre 1 eje 1 al 7 entre F - J apto 1302, 1303 | 2025-07-30 | 2025-08-13 | 14 | 20.7 | 24.3 | 117.4 | PLACA | 24.8 | 2 | 117.391
23472 - TERRA (MANAZANA 4) | PL - 1194 | Outinord IND 1" | Placa entrepiso torre 1, eje 1 al 7 entre A - E, APt. 1304, 1305 y escalera eje 1 al 2 entre D - G, costado occidental piso 10 al piso 11. | 2025-07-29 | 2025-08-12 | 14 | 20.7 | 28.1 | 135.7 | PLACA | 27.5 | 2 | 135.749
23472 - TERRA (MANAZANA 4) | PL - 1194 | Outinord IND 1" | Placa entrepiso torre 1, eje 1 al 7 entre A - E, APt. 1304, 1305 y escalera eje 1 al 2 entre D - G, costado occidental piso 10 al piso 11. | 2025-07-29 | 2025-08-12 | 14 | 20.7 | 26.9 | 130 | PLACA | 27.5 | 2 | 129.952
23472 - TERRA (MANAZANA 4) | PL - 1193 | Outinord IND 1" | Placa entrepiso torre 1, eje 7 al 13 entre E - J, Apt. 1301, 1312. | 2025-07-28 | 2025-08-11 | 14 | 20.7 | 19.5 | 94.2 | PLACA | 19.35 | 2 | 94.203
23472 - TERRA (MANAZANA 4) | PL - 1193 | Outinord IND 1" | Placa entrepiso torre 1, eje 7 al 13 entre E - J, Apt. 1301, 1312. | 2025-07-28 | 2025-08-11 | 14 | 20.7 | 19.2 | 92.8 | PLACA | 19.35 | 2 | 92.754
23472 - TERRA (MANAZANA 4) | PL - 1191 | Outinord IND 1" | Placa entrepiso torre 1, eje 7 al 13 entre A - E, Apt. 1306 - 1307. | 2025-07-26 | 2025-08-09 | 14 | 20.7 | 23 | 111.1 | PLACA | 23.4 | 2 | 111.111
23472 - TERRA (MANAZANA 4) | PL - 1191 | Outinord IND 1" | Placa entrepiso torre 1, eje 7 al 13 entre A - E, Apt. 1306 - 1307. | 2025-07-26 | 2025-08-09 | 14 | 20.7 | 23.8 | 115 | PLACA | 23.4 | 2 | 114.976
23472 - TERRA (MANAZANA 4) | PL - 1189 | Outinord IND 1" | Placa entrepiso torre 1, eje 13 al 19 entre F - J, Apt. 1310, 1311 y escalera costado oriental, eje 17 al 19 entre D - E, piso 9 al piso 10. | 2025-07-25 | 2025-08-08 | 14 | 20.7 | 18.5 | 89.4 | PLACA | 18.6 | 2 | 89.372
23472 - TERRA (MANAZANA 4) | PL - 1189 | Outinord IND 1" | Placa entrepiso torre 1, eje 13 al 19 entre F - J, Apt. 1310, 1311 y escalera costado oriental, eje 17 al 19 entre D - E, piso 9 al piso 10. | 2025-07-25 | 2025-08-08 | 14 | 20.7 | 18.7 | 90.3 | PLACA | 18.6 | 2 | 90.338
23472 - TERRA (MANAZANA 4) | PL-1187 | Outinord IND 1" | Placa entrepiso torre 1 eje 13 al 19 entre A - E apto 1308, 1309 | 2025-07-24 | 2025-08-07 | 14 | 20.7 | 24.3 | 117.4 | PLACA | 23.8 | 2 | 117.391
23472 - TERRA (MANAZANA 4) | PL-1187 | Outinord IND 1" | Placa entrepiso torre 1 eje 13 al 19 entre A - E apto 1308, 1309 | 2025-07-24 | 2025-08-07 | 14 | 20.7 | 23.3 | 112.6 | PLACA | 23.8 | 2 | 112.56
23472 - TERRA (MANAZANA 4) | PL-1182 | Outinord IND 1" | Placa entrepiso torre 1 eje 1 al 7 entre F - J apto 1202, 1203 y escalera eje 1 al 2 entre D - G costado occidental piso 9 al piso 10 | 2025-07-23 | 2025-08-06 | 14 | 20.7 | 30.7 | 148.3 | PLACA | 30.8 | 2 | 148.309
23472 - TERRA (MANAZANA 4) | PL-1182 | Outinord IND 1" | Placa entrepiso torre 1 eje 1 al 7 entre F - J apto 1202, 1203 y escalera eje 1 al 2 entre D - G costado occidental piso 9 al piso 10 | 2025-07-23 | 2025-08-06 | 14 | 20.7 | 30.9 | 149.3 | PLACA | 30.8 | 2 | 149.275
23472 - TERRA (MANAZANA 4) | PL-1180 | Outinord IND 1" | Placa entrepiso torre 1 eje 1 al 7 entre A - E apto 1204, 1205 | 2025-07-22 | 2025-08-05 | 14 | 20.7 | 23 | 111.1 | PLACA | 22.9 | 2 | 111.111
23472 - TERRA (MANAZANA 4) | PL-1180 | Outinord IND 1" | Placa entrepiso torre 1 eje 1 al 7 entre A - E apto 1204, 1205 | 2025-07-22 | 2025-08-05 | 14 | 20.7 | 22.8 | 110.1 | PLACA | 22.9 | 2 | 110.145
23472 - TERRA (MANAZANA 4) | PL - 1177 | Outinord IND 1" | Placa entrepiso torre 1 eje 7 al 13, entre F - J, Apt. 1201, 1212. | 2025-07-21 | 2025-08-04 | 14 | 20.7 | 18.5 | 89.4 | PLACA | 18.45 | 2 | 89.372
23472 - TERRA (MANAZANA 4) | PL - 1177 | Outinord IND 1" | Placa entrepiso torre 1 eje 7 al 13, entre F - J, Apt. 1201, 1212. | 2025-07-21 | 2025-08-04 | 14 | 20.7 | 18.4 | 88.9 | PLACA | 18.45 | 2 | 88.889
23472 - TERRA (MANAZANA 4) | PL - 1175 | Outinord IND 1" | Placa entrepiso torre 1 eje A - E apt 1206, 1207 y escalera eje 1 al 2 entre D - G costado occidental piso 8 al piso 9 | 2025-07-19 | 2025-08-02 | 14 | 20.7 | 17.5 | 84.5 | PLACA | 17.65 | 2 | 84.541
23472 - TERRA (MANAZANA 4) | PL - 1175 | Outinord IND 1" | Placa entrepiso torre 1 eje A - E apt 1206, 1207 y escalera eje 1 al 2 entre D - G costado occidental piso 8 al piso 9 | 2025-07-19 | 2025-08-02 | 14 | 20.7 | 17.8 | 86 | PLACA | 17.65 | 2 | 85.99
23472 - TERRA (MANAZANA 4) | PL - 1173 | Outinord IND 1" | Placa entrepiso torre 1 eje 13 al 19 entre F - J apt 1210, 1211 | 2025-07-18 | 2025-08-01 | 14 | 20.7 | 24.3 | 117.4 | PLACA | 24.55 | 2 | 117.391
23472 - TERRA (MANAZANA 4) | PL - 1173 | Outinord IND 1" | Placa entrepiso torre 1 eje 13 al 19 entre F - J apt 1210, 1211 | 2025-07-18 | 2025-08-01 | 14 | 20.7 | 24.8 | 119.8 | PLACA | 24.55 | 2 | 119.807
23472 - TERRA (MANAZANA 4) | PL - 1171 | Outinord IND. 1" | Placa entrepiso Torre 1 eje 13 al 19 entre A - E Apt 1208, 1209 y escalera eje 17 al 19 entre D - G costado Oriental Piso 8 al piso 9 | 2025-07-19 | 2025-08-02 | 14 | 20.7 | 22.4 | 108.2 | PLACA | 22 | 2 | 108.213
23472 - TERRA (MANAZANA 4) | PL - 1171 | Outinord IND. 1" | Placa entrepiso Torre 1 eje 13 al 19 entre A - E Apt 1208, 1209 y escalera eje 17 al 19 entre D - G costado Oriental Piso 8 al piso 9 | 2025-07-19 | 2025-08-02 | 14 | 20.7 | 21.6 | 104.3 | PLACA | 22 | 2 | 104.348
23472 - TERRA (MANAZANA 4) | PL - 1168 | Outinord IND. 1" | Placa entrepiso Torre 1 eje 1 al 5 entre E - J Apt 1102, 1103 | 2025-07-16 | 2025-07-30 | 14 | 20.7 | 25.7 | 124.2 | PLACA | 25.6 | 2 | 124.155
23472 - TERRA (MANAZANA 4) | PL - 1168 | Outinord IND. 1" | Placa entrepiso Torre 1 eje 1 al 5 entre E - J Apt 1102, 1103 | 2025-07-16 | 2025-07-30 | 14 | 20.7 | 25.5 | 123.2 | PLACA | 25.6 | 2 | 123.188
23472 - TERRA (MANAZANA 4) | PL - 1164 | Outinord IND 1" | Placa entrepiso torre 1, eje 7 al 13 entre E - J, Apt. 1112, 1101 y escalera eje 1 al 2, entre D - G, costado occidental piso 7 al piso 8. | 2025-07-14 | 2025-07-28 | 14 | 20.7 | 22.7 | 109.7 | PLACA | 22.3 | 2 | 109.662
23472 - TERRA (MANAZANA 4) | PL - 1164 | Outinord IND 1" | Placa entrepiso torre 1, eje 7 al 13 entre E - J, Apt. 1112, 1101 y escalera eje 1 al 2, entre D - G, costado occidental piso 7 al piso 8. | 2025-07-14 | 2025-07-28 | 14 | 20.7 | 21.9 | 105.8 | PLACA | 22.3 | 2 | 105.797
23472 - TERRA (MANAZANA 4) | PL-1166 | Outinord IND 1" | Placa entrepiso torre 1 eje 1 al 7 entre A - E apto 1104, 1105 | 2025-07-15 | 2025-07-29 | 14 | 20.7 | 22.3 | 107.7 | PLACA | 21.8 | 2 | 107.729
23472 - TERRA (MANAZANA 4) | PL-1166 | Outinord IND 1" | Placa entrepiso torre 1 eje 1 al 7 entre A - E apto 1104, 1105 | 2025-07-15 | 2025-07-29 | 14 | 20.7 | 21.3 | 102.9 | PLACA | 21.8 | 2 | 102.899
23472 - TERRA (MANAZANA 4) | PL - 1161 | Outinord IND 1" | Placa Entrepiso Torre 1 Eje 7 al 13 entre A - E Apt 1106, 1107 | 2025-07-12 | 2025-07-26 | 14 | 20.7 | 24.8 | 119.8 | PLACA | 24.2 | 2 | 119.807
23472 - TERRA (MANAZANA 4) | PL - 1161 | Outinord IND 1" | Placa Entrepiso Torre 1 Eje 7 al 13 entre A - E Apt 1106, 1107 | 2025-07-12 | 2025-07-26 | 14 | 20.7 | 23.6 | 114 | PLACA | 24.2 | 2 | 114.01
23472 - TERRA (MANAZANA 4) | PL - 1159 | Outinord IND 1" | Placa Entrepiso Torre 1 Eje 13 al 19 entre F - J Apt 1110, 1111 y escalera costado oriental eje 17 al 19 entre D - G Piso 7 al piso 8 | 2025-07-11 | 2025-07-25 | 14 | 20.7 | 25.2 | 121.7 | PLACA | 25 | 2 | 121.739
23472 - TERRA (MANAZANA 4) | PL - 1159 | Outinord IND 1" | Placa Entrepiso Torre 1 Eje 13 al 19 entre F - J Apt 1110, 1111 y escalera costado oriental eje 17 al 19 entre D - G Piso 7 al piso 8 | 2025-07-11 | 2025-07-25 | 14 | 20.7 | 24.8 | 119.8 | PLACA | 25 | 2 | 119.807
23472 - TERRA (MANAZANA 4) | PL - 1155 | Outinord IND 1" | Placa entrepiso torre 1, eje 1 al 7 entre F - J, Apt. 1002, 1003. | 2025-07-09 | 2025-07-23 | 14 | 20.7 | 26.4 | 127.5 | PLACA | 26.3 | 2 | 127.536
23472 - TERRA (MANAZANA 4) | PL - 1155 | Outinord IND 1" | Placa entrepiso torre 1, eje 1 al 7 entre F - J, Apt. 1002, 1003. | 2025-07-09 | 2025-07-23 | 14 | 20.7 | 26.2 | 126.6 | PLACA | 26.3 | 2 | 126.57
23472 - TERRA (MANAZANA 4) | PL-1157 | Outinord IND 1" | Placa entrepiso torre 1 eje 13 al 19 entre A - E apto 1108, 1109 | 2025-07-10 | 2025-07-24 | 14 | 20.7 | 22.9 | 110.6 | PLACA | 22.8 | 2 | 110.628
23472 - TERRA (MANAZANA 4) | PL-1157 | Outinord IND 1" | Placa entrepiso torre 1 eje 13 al 19 entre A - E apto 1108, 1109 | 2025-07-10 | 2025-07-24 | 14 | 20.7 | 22.7 | 109.7 | PLACA | 22.8 | 2 | 109.662
23472 - TERRA (MANAZANA 4) | PL - 1147 | Outinord IND 1" | Placa Entrepiso Torre 1 Eje 7 al 13 entre A - E Apt 1008, 1009 | 2025-07-07 | 2025-07-21 | 14 | 20.7 | 23.7 | 114.5 | PLACA | 23.85 | 2 | 114.493
23472 - TERRA (MANAZANA 4) | PL - 1147 | Outinord IND 1" | Placa Entrepiso Torre 1 Eje 7 al 13 entre A - E Apt 1008, 1009 | 2025-07-07 | 2025-07-21 | 14 | 20.7 | 24 | 115.9 | PLACA | 23.85 | 2 | 115.942
23472 - TERRA (MANAZANA 4) | PL - 1151 | Outinord Ind 1" | Placa Entrepiso Torre 1 eje 1 al 7 entre A - E Apt 1004, 1005 y Escalera eje 1 al 2 entre D - E Costado occidental piso 6 al 7 | 2025-07-08 | 2025-07-22 | 14 | 20.7 | 27.4 | 132.4 | PLACA | 27.35 | 2 | 132.367
23472 - TERRA (MANAZANA 4) | PL - 1151 | Outinord Ind 1" | Placa Entrepiso Torre 1 eje 1 al 7 entre A - E Apt 1004, 1005 y Escalera eje 1 al 2 entre D - E Costado occidental piso 6 al 7 | 2025-07-08 | 2025-07-22 | 14 | 20.7 | 27.3 | 131.9 | PLACA | 27.35 | 2 | 131.884
23472 - TERRA (MANAZANA 4) | PL-1145 | Outinord IND | Placa entrepiso eje 7 al 13 entre A-E apto 1006, 1007 torre 1 | 2025-07-05 | 2025-07-19 | 14 | 20.7 | 28.3 | 136.7 | PLACA | 28.35 | 2 | 136.715
23472 - TERRA (MANAZANA 4) | PL-1145 | Outinord IND | Placa entrepiso eje 7 al 13 entre A-E apto 1006, 1007 torre 1 | 2025-07-05 | 2025-07-19 | 14 | 20.7 | 28.4 | 137.2 | PLACA | 28.35 | 2 | 137.198
23472 - TERRA (MANAZANA 4) | PL-1143 | Outinord IND 1" | Placa entrepiso torre 1 eje 13 al 19 entre F-J apto 1010, 1011 y escalera costado oriental piso 6 a piso 7 eje 17 al 19 entre D-G | 2025-07-04 | 2025-07-18 | 14 | 20.7 | 23.3 | 112.6 | PLACA | 23.4 | 2 | 112.56
23472 - TERRA (MANAZANA 4) | PL-1143 | Outinord IND 1" | Placa entrepiso torre 1 eje 13 al 19 entre F-J apto 1010, 1011 y escalera costado oriental piso 6 a piso 7 eje 17 al 19 entre D-G | 2025-07-04 | 2025-07-18 | 14 | 20.7 | 23.5 | 113.5 | PLACA | 23.4 | 2 | 113.527
23472 - TERRA (MANAZANA 4) | PL-1253 | Outinord IND 1" | Placa entrepiso Torre 1 eje 1 al 5 entre A-E Apt 1704, 1705 y escalera eje 1 al 2 entre D-G costado occidental piso 14 al piso 15 | 2025-09-04 | 2025-09-18 | 14 | 20.6 | 26.9 | 130.6 | PLACA | 26.6 | 2 | 130.583
23472 - TERRA (MANAZANA 4) | PL-1253 | Outinord IND 1" | Placa entrepiso Torre 1 eje 1 al 5 entre A-E Apt 1704, 1705 y escalera eje 1 al 2 entre D-G costado occidental piso 14 al piso 15 | 2025-09-04 | 2025-09-18 | 14 | 20.6 | 26.3 | 127.7 | PLACA | 26.6 | 2 | 127.67
23472 - TERRA (MANAZANA 4) | PL-1251 | Outinord IND 1" | Placa entrepiso Torre 1 eje 7 al 13 entre F-J Apt 1701, 1712 | 2025-09-03 | 2025-09-17 | 14 | 20.6 | 26.2 | 127.2 | PLACA | 25.6 | 2 | 127.184
23472 - TERRA (MANAZANA 4) | PL-1251 | Outinord IND 1" | Placa entrepiso Torre 1 eje 7 al 13 entre F-J Apt 1701, 1712 | 2025-09-03 | 2025-09-17 | 14 | 20.6 | 25 | 121.4 | PLACA | 25.6 | 2 | 121.359
23472 - TERRA (MANAZANA 4) | PL-1206 | Outinord IND 1" | Placa entre piso torre 1 eje 13 al 19 entre F-J Apto 1410-1411 | 2025-08-05 | 2025-08-19 | 14 | 20.6 | 24.5 | 118.9 | PLACA | 24.3 | 2 | 118.932
23472 - TERRA (MANAZANA 4) | PL-1206 | Outinord IND 1" | Placa entre piso torre 1 eje 13 al 19 entre F-J Apto 1410-1411 | 2025-08-05 | 2025-08-19 | 14 | 20.6 | 24.1 | 117 | PLACA | 24.3 | 2 | 116.99
23472 - TERRA (MANAZANA 4) | PL-1204 | Outinord IND 1" | Placa entrepiso torre 1 eje 13 al 19 entre A-E Apt 1408, 1409 y escalera eje 17 al 19 entre D-G costado oriental piso 10 al piso 11 | 2025-08-04 | 2025-08-18 | 14 | 20.6 | 22.6 | 109.7 | PLACA | 22.5 | 2 | 109.709
23472 - TERRA (MANAZANA 4) | PL-1204 | Outinord IND 1" | Placa entrepiso torre 1 eje 13 al 19 entre A-E Apt 1408, 1409 y escalera eje 17 al 19 entre D-G costado oriental piso 10 al piso 11 | 2025-08-04 | 2025-08-18 | 14 | 20.6 | 22.4 | 108.7 | PLACA | 22.5 | 2 | 108.738
23472 - TERRA (MANAZANA 4) | M-149 | No especificado | Mamposteria torre 1 ejes J entre 1 al 19 Apto 2201, 2202, 2203, 2210, 2211, 2212 | 2026-01-26 | 2026-02-03 | 8 | 7.5 | 8.9 | 118.7 |  | 8.75 | 2 | 118.667
23472 - TERRA (MANAZANA 4) | M-149 | No especificado | Mamposteria torre 1 ejes J entre 1 al 19 Apto 2201, 2202, 2203, 2210, 2211, 2212 | 2026-01-26 | 2026-02-03 | 8 | 7.5 | 8.6 | 114.7 |  | 8.75 | 2 | 114.667
23472 - TERRA (MANAZANA 4) | M-148 | No especificado | Maposteria torre 1 eje A entre 1 al 19 Apto 2204, 2205, 2206, 2207, 2208, 2209 | 2026-01-26 | 2026-02-03 | 8 | 7.5 | 8.4 | 112 |  | 8.35 | 2 | 112
23472 - TERRA (MANAZANA 4) | M-148 | No especificado | Maposteria torre 1 eje A entre 1 al 19 Apto 2204, 2205, 2206, 2207, 2208, 2209 | 2026-01-26 | 2026-02-03 | 8 | 7.5 | 8.3 | 110.7 |  | 8.35 | 2 | 110.667
23472 - TERRA (MANAZANA 4) | M-147 | No especificado | Mamposteria torre 1 eje J entre 1 al 19 Apto 2101, 2102, 2103, 2110, 2111, 2112 | 2026-01-26 | 2026-02-03 | 8 | 7.5 | 9.1 | 121.3 |  | 8.95 | 2 | 121.333
23472 - TERRA (MANAZANA 4) | M-147 | No especificado | Mamposteria torre 1 eje J entre 1 al 19 Apto 2101, 2102, 2103, 2110, 2111, 2112 | 2026-01-26 | 2026-02-03 | 8 | 7.5 | 8.8 | 117.3 |  | 8.95 | 2 | 117.333
23472 - TERRA (MANAZANA 4) | M-146 | No especificado | Mamposteria torre 1 eje A entre 1 al 19 Apto 2104, 2105, 2106, 2107, 2108, 2109 y fachada costado occidental piso 23 al piso 24 | 2026-01-26 | 2026-02-03 | 8 | 7.5 | 7.5 | 100 |  | 7.65 | 2 | 100
23472 - TERRA (MANAZANA 4) | M-146 | No especificado | Mamposteria torre 1 eje A entre 1 al 19 Apto 2104, 2105, 2106, 2107, 2108, 2109 y fachada costado occidental piso 23 al piso 24 | 2026-01-26 | 2026-02-03 | 8 | 7.5 | 7.8 | 104 |  | 7.65 | 2 | 104
23472 - TERRA (MANAZANA 4) | M - 1373 | Outinord IND 1 / 2" | Vigas de acople torre 1 eje 6 entre 7 al 13 | 2025-12-01 | 2025-12-08 | 7 | 41.4 | 41.3 | 99.8 |  | 40.65 | 2 | 99.758
23472 - TERRA (MANAZANA 4) | M - 1373 | Outinord IND 1 / 2" | Vigas de acople torre 1 eje 6 entre 7 al 13 | 2025-12-01 | 2025-12-08 | 7 | 41.4 | 40 | 96.6 |  | 40.65 | 2 | 96.618
23472 - TERRA (MANAZANA 4) | M - 1370 | Outinord IND 1 / 2 " | Vigas de acople cubierta torre 1 y muros M - 28 ( 2 ) M - 32 M - 15 ( 2 ) M - 18 ( 2 ) eje D entre 7 al 13 muros foso ascensor | 2025-11-28 | 2025-12-05 | 7 | 41.4 | 49.5 | 119.6 | MURO | 49.85 | 2 | 119.565
23472 - TERRA (MANAZANA 4) | M - 1370 | Outinord IND 1 / 2 " | Vigas de acople cubierta torre 1 y muros M - 28 ( 2 ) M - 32 M - 15 ( 2 ) M - 18 ( 2 ) eje D entre 7 al 13 muros foso ascensor | 2025-11-28 | 2025-12-05 | 7 | 41.4 | 50.2 | 121.3 | MURO | 49.85 | 2 | 121.256
23472 - TERRA (MANAZANA 4) | M - 1403 | Tremie 1/2" | Menzula entre torres 2 y 3 | 2026-04-25 | 2026-05-02 | 7 | 34.5 | 27.5 | 79.7 |  | 27.7 | 2 | 79.71
23472 - TERRA (MANAZANA 4) | M - 1403 | Tremie 1/2" | Menzula entre torres 2 y 3 | 2026-04-25 | 2026-05-02 | 7 | 34.5 | 27.9 | 80.9 |  | 27.7 | 2 | 80.87
23472 - TERRA (MANAZANA 4) | M - 1176 | Outinord IND 1/2" | Muros torre 1 eje 1 al 5 entre F - J apt 1102, 1103 | 2025-07-19 | 2025-07-26 | 7 | 34.5 | 28 | 81.2 | MURO | 27.8 | 2 | 81.159
23472 - TERRA (MANAZANA 4) | M - 1176 | Outinord IND 1/2" | Muros torre 1 eje 1 al 5 entre F - J apt 1102, 1103 | 2025-07-19 | 2025-07-26 | 7 | 34.5 | 27.6 | 80 | MURO | 27.8 | 2 | 80
23472 - TERRA (MANAZANA 4) | M - 1174 | Outinord IND 1/2" | Muros torre 1 eje 1 al 5 entre A - E apt 1104, 1105 | 2025-07-18 | 2025-07-25 | 7 | 34.5 | 38.3 | 111 | MURO | 38.5 | 2 | 111.014
23472 - TERRA (MANAZANA 4) | M - 1174 | Outinord IND 1/2" | Muros torre 1 eje 1 al 5 entre A - E apt 1104, 1105 | 2025-07-18 | 2025-07-25 | 7 | 34.5 | 38.7 | 112.2 | MURO | 38.5 | 2 | 112.174
23472 - TERRA (MANAZANA 4) | M - 1169 | Outinord IND. 1/2" | Muros Torre 1 Eje 6 al 11 entre A - E Apt 1106, 1107 | 2025-07-16 | 2025-07-23 | 7 | 34.5 | 29.6 | 85.8 | MURO | 29.4 | 2 | 85.797
23472 - TERRA (MANAZANA 4) | M - 1169 | Outinord IND. 1/2" | Muros Torre 1 Eje 6 al 11 entre A - E Apt 1106, 1107 | 2025-07-16 | 2025-07-23 | 7 | 34.5 | 29.2 | 84.6 | MURO | 29.4 | 2 | 84.638
23472 - TERRA (MANAZANA 4) | M - 1172 | Outinord IND. 1/2" | Muros Torre 1 Eje 6 al 11 entre F - J Apt 1101, 1112 | 2025-07-17 | 2025-07-24 | 7 | 34.5 | 28.7 | 83.2 | MURO | 28.85 | 2 | 83.188
23472 - TERRA (MANAZANA 4) | M - 1172 | Outinord IND. 1/2" | Muros Torre 1 Eje 6 al 11 entre F - J Apt 1101, 1112 | 2025-07-17 | 2025-07-24 | 7 | 34.5 | 29 | 84.1 | MURO | 28.85 | 2 | 84.058
23472 - TERRA (MANAZANA 4) | M-1167 | Outinord IND ½" | Muros torre 1 eje 12 al 19 entre F- J apto 1110, 1111 | 2025-07-15 | 2025-07-22 | 7 | 34.5 | 30.9 | 89.6 | MURO | 31 | 2 | 89.565
23472 - TERRA (MANAZANA 4) | M-1167 | Outinord IND ½" | Muros torre 1 eje 12 al 19 entre F- J apto 1110, 1111 | 2025-07-15 | 2025-07-22 | 7 | 34.5 | 31.1 | 90.1 | MURO | 31 | 2 | 90.145
23472 - TERRA (MANAZANA 4) | M-1165 | Outinord IND ½" | Muros torre 1 eje 12 al 19 entre A - E apto 1108, 1109 | 2025-07-14 | 2025-07-21 | 7 | 34.5 | 27.4 | 79.4 | MURO | 27.55 | 2 | 79.42
23472 - TERRA (MANAZANA 4) | M-1165 | Outinord IND ½" | Muros torre 1 eje 12 al 19 entre A - E apto 1108, 1109 | 2025-07-14 | 2025-07-21 | 7 | 34.5 | 27.7 | 80.3 | MURO | 27.55 | 2 | 80.29
23472 - TERRA (MANAZANA 4) | M - 1160 | Outinord IND 1/2" | Muros Torre 1 eje 1 al 5 Entre A - E Apt 1004, 1005 | 2025-07-11 | 2025-07-18 | 7 | 34.5 | 34.8 | 100.9 | MURO | 34.95 | 2 | 100.87
23472 - TERRA (MANAZANA 4) | M - 1160 | Outinord IND 1/2" | Muros Torre 1 eje 1 al 5 Entre A - E Apt 1004, 1005 | 2025-07-11 | 2025-07-18 | 7 | 34.5 | 35.1 | 101.7 | MURO | 34.95 | 2 | 101.739
23472 - TERRA (MANAZANA 4) | M - 1162 | Outinord IND 1/2" | Muros Torre 1 eje 1 al 5 entre F - J Apt 1002, 1003 | 2025-07-12 | 2025-07-19 | 7 | 34.5 | 28.5 | 82.6 | MURO | 28.6 | 2 | 82.609
23472 - TERRA (MANAZANA 4) | M - 1162 | Outinord IND 1/2" | Muros Torre 1 eje 1 al 5 entre F - J Apt 1002, 1003 | 2025-07-12 | 2025-07-19 | 7 | 34.5 | 28.7 | 83.2 | MURO | 28.6 | 2 | 83.188
23472 - TERRA (MANAZANA 4) | M - 1156 | Outinord IND 1/2" | Muros torre 1, eje 6 al 11 entre A - E, Apt. 1006, 1007. | 2025-07-09 | 2025-07-16 | 7 | 34.5 | 32.9 | 95.4 | MURO | 33.05 | 2 | 95.362
23472 - TERRA (MANAZANA 4) | M - 1156 | Outinord IND 1/2" | Muros torre 1, eje 6 al 11 entre A - E, Apt. 1006, 1007. | 2025-07-09 | 2025-07-16 | 7 | 34.5 | 33.2 | 96.2 | MURO | 33.05 | 2 | 96.232
23472 - TERRA (MANAZANA 4) | M-1158 | Outinord IND ½" | Muros torre 1 eje 6 al 11 entre F - J apto 1001, 1012 | 2025-07-10 | 2025-07-17 | 7 | 34.5 | 32.7 | 94.8 | MURO | 32.5 | 2 | 94.783
23472 - TERRA (MANAZANA 4) | M-1158 | Outinord IND ½" | Muros torre 1 eje 6 al 11 entre F - J apto 1001, 1012 | 2025-07-10 | 2025-07-17 | 7 | 34.5 | 32.3 | 93.6 | MURO | 32.5 | 2 | 93.623
23472 - TERRA (MANAZANA 4) | M - 1148 | Outinord IND 1/2" | Muros Torre 1 Eje 12 al 19 Entre A - E Apt 1001 , 1002 | 2025-07-07 | 2025-07-14 | 7 | 34.5 | 35.8 | 103.8 | MURO | 36 | 2 | 103.768
23472 - TERRA (MANAZANA 4) | M - 1148 | Outinord IND 1/2" | Muros Torre 1 Eje 12 al 19 Entre A - E Apt 1001 , 1002 | 2025-07-07 | 2025-07-14 | 7 | 34.5 | 36.2 | 104.9 | MURO | 36 | 2 | 104.928
23472 - TERRA (MANAZANA 4) | M - 1152 | Outinord Ind 1/2" | Muros Torre 1 Eje 12 al 19 entre F - J Apt 1010, 1011 | 2025-07-08 | 2025-07-15 | 7 | 34.5 | 31.7 | 91.9 | MURO | 31.75 | 2 | 91.884
23472 - TERRA (MANAZANA 4) | M - 1152 | Outinord Ind 1/2" | Muros Torre 1 Eje 12 al 19 entre F - J Apt 1010, 1011 | 2025-07-08 | 2025-07-15 | 7 | 34.5 | 31.8 | 92.2 | MURO | 31.75 | 2 | 92.174
23472 - TERRA (MANAZANA 4) | M-1144 | Outinord IND ½" | Muros torre 1 eje 1 al 5 entre A-E apto 904, 905 | 2025-07-04 | 2025-07-11 | 7 | 34.5 | 35.1 | 101.7 | MURO | 35.1 | 2 | 101.739
23472 - TERRA (MANAZANA 4) | M-1144 | Outinord IND ½" | Muros torre 1 eje 1 al 5 entre A-E apto 904, 905 | 2025-07-04 | 2025-07-11 | 7 | 34.5 | 35.1 | 101.7 | MURO | 35.1 | 2 | 101.739
23472 - TERRA (MANAZANA 4) | M-1146 | Outinord IND 1/2" | Muros torre 1, eje 1 al 5. entre F - J, Apt. 902, 903. | 2025-07-05 | 2025-07-12 | 7 | 34.5 | 26.4 | 76.5 | MURO | 26.4 | 2 | 76.522
23472 - TERRA (MANAZANA 4) | M-1146 | Outinord IND 1/2" | Muros torre 1, eje 1 al 5. entre F - J, Apt. 902, 903. | 2025-07-05 | 2025-07-12 | 7 | 34.5 | 26.4 | 76.5 | MURO | 26.4 | 2 | 76.522
23472 - TERRA (MANAZANA 4) | PL - 1371 | Outinord IND 1/2" | Escalera torre 1 costado occidental eje 1 al 2 entre D - G piso 22 al piso 23 | 2025-11-28 | 2025-12-05 | 7 | 28 | 24.9 | 88.9 |  | 24.75 | 2 | 88.929
23472 - TERRA (MANAZANA 4) | PL - 1371 | Outinord IND 1/2" | Escalera torre 1 costado occidental eje 1 al 2 entre D - G piso 22 al piso 23 | 2025-11-28 | 2025-12-05 | 7 | 28 | 24.6 | 87.9 |  | 24.75 | 2 | 87.857
23472 - TERRA (MANAZANA 4) | PL - 1407 | Outinord IND 1" | Salón comunal 1, placa contrapiso eje 1 - P/ 3 - P, A - P / B - P Costado Sur | 2026-05-29 | 2026-06-05 | 7 | 27.6 | 25.4 | 92 | PLACA | 25.55 | 2 | 92.029
23472 - TERRA (MANAZANA 4) | PL - 1407 | Outinord IND 1" | Salón comunal 1, placa contrapiso eje 1 - P/ 3 - P, A - P / B - P Costado Sur | 2026-05-29 | 2026-06-05 | 7 | 27.6 | 25.7 | 93.1 | PLACA | 25.55 | 2 | 93.116
23472 - TERRA (MANAZANA 4) | M1406 | Outinord IND 1/2" | Muro de contención salón comunal 1 Eje A-P, 1-P, 3-P N+0.70 al N+1.50 | 2026-05-19 | 2026-05-26 | 7 | 27.6 | 30 | 108.7 | MURO | 29.5 | 2 | 108.696
23472 - TERRA (MANAZANA 4) | M1406 | Outinord IND 1/2" | Muro de contención salón comunal 1 Eje A-P, 1-P, 3-P N+0.70 al N+1.50 | 2026-05-19 | 2026-05-26 | 7 | 27.6 | 29 | 105.1 | MURO | 29.5 | 2 | 105.072
23472 - TERRA (MANAZANA 4) | M1405 | Outinord IND 1" | Vigas de cimentación salón comunal 1 P-001, P-002, P-003, P-004, P-005, P-006, P-007 y Zapatas ZAP Z-3P Z-2P Eje A-P, LP, 3-P | 2026-05-19 | 2026-05-26 | 7 | 27.6 | 22.3 | 80.8 |  | 22.4 | 2 | 80.797
23472 - TERRA (MANAZANA 4) | M1405 | Outinord IND 1" | Vigas de cimentación salón comunal 1 P-001, P-002, P-003, P-004, P-005, P-006, P-007 y Zapatas ZAP Z-3P Z-2P Eje A-P, LP, 3-P | 2026-05-19 | 2026-05-26 | 7 | 27.6 | 22.5 | 81.5 |  | 22.4 | 2 | 81.522
23472 - TERRA (MANAZANA 4) | M - 1404 | Outinord IND 1" | Escalera corte 8, 9 y 10 entre torres 2 y 3 | 2026-05-06 | 2026-05-13 | 7 | 27.6 | 27.7 | 100.4 |  | 27.6 | 2 | 100.362
23472 - TERRA (MANAZANA 4) | M - 1404 | Outinord IND 1" | Escalera corte 8, 9 y 10 entre torres 2 y 3 | 2026-05-06 | 2026-05-13 | 7 | 27.6 | 27.5 | 99.6 |  | 27.6 | 2 | 99.638
23472 - TERRA (MANAZANA 4) | M - 1402 | Tremie | Escalera tramo 6 - 6 , 7 - 7 entre torres 2 y 3 | 2026-04-21 | 2026-04-28 | 7 | 27.6 | 18.2 | 65.9 |  | 18.45 | 2 | 65.942
23472 - TERRA (MANAZANA 4) | M - 1402 | Tremie | Escalera tramo 6 - 6 , 7 - 7 entre torres 2 y 3 | 2026-04-21 | 2026-04-28 | 7 | 27.6 | 18.7 | 67.8 |  | 18.45 | 2 | 67.754
23472 - TERRA (MANAZANA 4) | M-1401 | TREMIE 1" | Ménsulas entre torres 2 y 3 | 2026-04-16 | 2026-04-23 | 7 | 27.6 | 23.4 | 84.8 |  | 23.25 | 2 | 84.783
23472 - TERRA (MANAZANA 4) | M-1401 | TREMIE 1" | Ménsulas entre torres 2 y 3 | 2026-04-16 | 2026-04-23 | 7 | 27.6 | 23.1 | 83.7 |  | 23.25 | 2 | 83.696
23472 - TERRA (MANAZANA 4) | PL - 1400 | Outinord IND 1" | Salón comunal 2 placa y muros de contorno de las materas tipo 2 y 3 piso 1 Apaup eje 11" entre A - E costado oriental | 2026-04-08 | 2026-04-15 | 7 | 27.6 | 31.4 | 113.8 | MURO | 30.95 | 2 | 113.768
23472 - TERRA (MANAZANA 4) | PL - 1400 | Outinord IND 1" | Salón comunal 2 placa y muros de contorno de las materas tipo 2 y 3 piso 1 Apaup eje 11" entre A - E costado oriental | 2026-04-08 | 2026-04-15 | 7 | 27.6 | 30.5 | 110.5 | MURO | 30.95 | 2 | 110.507
23472 - TERRA (MANAZANA 4) | PL - 1399 | Outinord IND 1" | Placa de escalera entre Torres 2 y 3 N + 1.50 y N + 2.75 | 2026-04-06 | 2026-04-13 | 7 | 27.6 | 29.1 | 105.4 | PLACA | 28.8 | 2 | 105.435
23472 - TERRA (MANAZANA 4) | PL - 1399 | Outinord IND 1" | Placa de escalera entre Torres 2 y 3 N + 1.50 y N + 2.75 | 2026-04-06 | 2026-04-13 | 7 | 27.6 | 28.5 | 103.3 | PLACA | 28.8 | 2 | 103.261
23472 - TERRA (MANAZANA 4) | M - 1398 | Outinord IND | Placa matera costado Nororiental tipo 2 y 3 eje 11" entre A - E y el muro de la matera tipo 3 (6) eje A' entre 9' y 11' y eje 11' entre A - C | 2026-03-25 | 2026-04-01 | 7 | 27.6 | 30.3 | 109.8 | MURO | 30.5 | 2 | 109.783
23472 - TERRA (MANAZANA 4) | M - 1398 | Outinord IND | Placa matera costado Nororiental tipo 2 y 3 eje 11" entre A - E y el muro de la matera tipo 3 (6) eje A' entre 9' y 11' y eje 11' entre A - C | 2026-03-25 | 2026-04-01 | 7 | 27.6 | 30.7 | 111.2 | MURO | 30.5 | 2 | 111.232
23472 - TERRA (MANAZANA 4) | M - 1397 | Outinord IND 1/2" | Ménsulas tipo 1 en los muros entre las torres 2 y 3 | 2026-03-10 | 2026-03-17 | 7 | 27.6 | 21.5 | 77.9 | MURO | 21.25 | 2 | 77.899
23472 - TERRA (MANAZANA 4) | M - 1397 | Outinord IND 1/2" | Ménsulas tipo 1 en los muros entre las torres 2 y 3 | 2026-03-10 | 2026-03-17 | 7 | 27.6 | 21 | 76.1 | MURO | 21.25 | 2 | 76.087
23472 - TERRA (MANAZANA 4) | PL - 1396 | outinord IND 1" | Salón comunal 2 placa matera tipo 2 piso 1 eje 11 al 11" entre C-E | 2026-03-07 | 2026-03-14 | 7 | 27.6 | 30.2 | 109.4 | PLACA | 29.95 | 2 | 109.42
23472 - TERRA (MANAZANA 4) | PL - 1396 | outinord IND 1" | Salón comunal 2 placa matera tipo 2 piso 1 eje 11 al 11" entre C-E | 2026-03-07 | 2026-03-14 | 7 | 27.6 | 29.7 | 107.6 | PLACA | 29.95 | 2 | 107.609
23472 - TERRA (MANAZANA 4) | M - 1395 | Outinord IND 1" | Salón comunal 2 placa y muros materas tipo 3 eje 9' al 11' entre A - B' y eje 10' al 11 entre A' - B piso 1 | 2026-03-05 | 2026-03-12 | 7 | 27.6 | 24.8 | 89.9 | MURO | 24.85 | 2 | 89.855
23472 - TERRA (MANAZANA 4) | M - 1395 | Outinord IND 1" | Salón comunal 2 placa y muros materas tipo 3 eje 9' al 11' entre A - B' y eje 10' al 11 entre A' - B piso 1 | 2026-03-05 | 2026-03-12 | 7 | 27.6 | 24.9 | 90.2 | MURO | 24.85 | 2 | 90.217
23472 - TERRA (MANAZANA 4) | PL - 1394 | Outinord IND Inclusión de aire 1" | Entre torres 2 y 3 placa cubierta escalera N+ 9.25 | 2026-02-27 | 2026-03-06 | 7 | 27.6 | 31 | 112.3 | PLACA | 30.4 | 2 | 112.319
23472 - TERRA (MANAZANA 4) | PL - 1394 | Outinord IND Inclusión de aire 1" | Entre torres 2 y 3 placa cubierta escalera N+ 9.25 | 2026-02-27 | 2026-03-06 | 7 | 27.6 | 29.8 | 108 | PLACA | 30.4 | 2 | 107.971
23472 - TERRA (MANAZANA 4) | M - 1393 | Outinord IND 1" | Salón comunal 2 muros y placa de la matera tipo 3 eje 10 al 11 entre A´- B´ piso 1 | 2026-02-24 | 2026-03-03 | 7 | 27.6 | 26.8 | 97.1 | MURO | 26.5 | 2 | 97.101
23472 - TERRA (MANAZANA 4) | M - 1393 | Outinord IND 1" | Salón comunal 2 muros y placa de la matera tipo 3 eje 10 al 11 entre A´- B´ piso 1 | 2026-02-24 | 2026-03-03 | 7 | 27.6 | 26.2 | 94.9 | MURO | 26.5 | 2 | 94.928
23472 - TERRA (MANAZANA 4) | PL - 1392 | Outinord IND 1" | Salón Comunal 2 Riostras de la matera tipo 1 eje 8 al 9 entre A - E y placa de la matera tipo 2 eje 10 al 11 entre C - E | 2026-02-12 | 2026-02-19 | 7 | 27.6 | 31.2 | 113 | PLACA | 31.1 | 2 | 113.043
23472 - TERRA (MANAZANA 4) | PL - 1392 | Outinord IND 1" | Salón Comunal 2 Riostras de la matera tipo 1 eje 8 al 9 entre A - E y placa de la matera tipo 2 eje 10 al 11 entre C - E | 2026-02-12 | 2026-02-19 | 7 | 27.6 | 31 | 112.3 | PLACA | 31.1 | 2 | 112.319
23472 - TERRA (MANAZANA 4) | PL 1390 | Outinord IND | Salon comunal 2 vigas vm1 y placa de la metera tipo 2 piso 1 eje 10 al 11 entre C - D | 2026-01-30 | 2026-02-06 | 7 | 27.6 | 34.4 | 124.6 | PLACA | 34.2 | 2 | 124.638
23472 - TERRA (MANAZANA 4) | PL 1390 | Outinord IND | Salon comunal 2 vigas vm1 y placa de la metera tipo 2 piso 1 eje 10 al 11 entre C - D | 2026-01-30 | 2026-02-06 | 7 | 27.6 | 34 | 123.2 | PLACA | 34.2 | 2 | 123.188
23472 - TERRA (MANAZANA 4) | M-1389 | Outinord IND ½" | Muro de contención MC - 1 eje A - P entre 1 - P, 3 - P salon comunal 2 carcamo rampa vehicular eje 7 entre A - B salon comunal 2 | 2026-01-23 | 2026-01-30 | 7 | 27.6 | 28.2 | 102.2 | MURO | 28 | 2 | 102.174
23472 - TERRA (MANAZANA 4) | M-1389 | Outinord IND ½" | Muro de contención MC - 1 eje A - P entre 1 - P, 3 - P salon comunal 2 carcamo rampa vehicular eje 7 entre A - B salon comunal 2 | 2026-01-23 | 2026-01-30 | 7 | 27.6 | 27.8 | 100.7 | MURO | 28 | 2 | 100.725
23472 - TERRA (MANAZANA 4) | PL - 1388 | Outinord IND | Salón comunal matera tipo 1eje 9 al 10 entre D - E y los bordillos de la matera tipo 2 eje 10 al 11 entre C - D Piso 1 | 2026-01-22 | 2026-01-29 | 7 | 27.6 | 32.9 | 119.2 |  | 32.65 | 2 | 119.203
23472 - TERRA (MANAZANA 4) | PL - 1388 | Outinord IND | Salón comunal matera tipo 1eje 9 al 10 entre D - E y los bordillos de la matera tipo 2 eje 10 al 11 entre C - D Piso 1 | 2026-01-22 | 2026-01-29 | 7 | 27.6 | 32.4 | 117.4 |  | 32.65 | 2 | 117.391
23472 - TERRA (MANAZANA 4) | PL - 1386 | Outinord IND | Placa matera tipo 1 salón comunal eje 8 al 9 entre C - C´ | 2026-01-15 | 2026-01-22 | 7 | 27.6 | 26 | 94.2 | PLACA | 25.75 | 2 | 94.203
23472 - TERRA (MANAZANA 4) | PL - 1386 | Outinord IND | Placa matera tipo 1 salón comunal eje 8 al 9 entre C - C´ | 2026-01-15 | 2026-01-22 | 7 | 27.6 | 25.5 | 92.4 | PLACA | 25.75 | 2 | 92.391
23472 - TERRA (MANAZANA 4) | M-1383 | Outinord IND 1" | Entre torre 2 y 3 vigas V - 301, V - 302, V - 303 y las mensulas tipo 2 | 2025-12-17 | 2025-12-24 | 7 | 27.6 | 33.4 | 121 |  | 33.6 | 2 | 121.014
23472 - TERRA (MANAZANA 4) | M-1383 | Outinord IND 1" | Entre torre 2 y 3 vigas V - 301, V - 302, V - 303 y las mensulas tipo 2 | 2025-12-17 | 2025-12-24 | 7 | 27.6 | 33.8 | 122.5 |  | 33.6 | 2 | 122.464
23472 - TERRA (MANAZANA 4) | PL-1384 | Outinord IND 1" | Columnetas de la matera tipo 2 eje 10´ al 11´ entre C - D tramo matera tipo 3 eje A entre 9 al 11´ y la placa de la matera tipo 1 eje 8 al 9 entre A - B comunal 2 | 2025-12-18 | 2025-12-25 | 7 | 27.6 | 33.7 | 122.1 | PLACA | 34 | 2 | 122.101
23472 - TERRA (MANAZANA 4) | PL-1384 | Outinord IND 1" | Columnetas de la matera tipo 2 eje 10´ al 11´ entre C - D tramo matera tipo 3 eje A entre 9 al 11´ y la placa de la matera tipo 1 eje 8 al 9 entre A - B comunal 2 | 2025-12-18 | 2025-12-25 | 7 | 27.6 | 34.3 | 124.3 | PLACA | 34 | 2 | 124.275
23472 - TERRA (MANAZANA 4) | M - 1381 | Outinord IND 1 / 2 " | Muros torre 1 recorrido del ascensor M - 21 ( 2 ) M - 05 eje 8 al 9 entre D - E | 2025-12-12 | 2025-12-19 | 7 | 27.6 | 21.1 | 76.4 | MURO | 20.8 | 2 | 76.449
23472 - TERRA (MANAZANA 4) | M - 1381 | Outinord IND 1 / 2 " | Muros torre 1 recorrido del ascensor M - 21 ( 2 ) M - 05 eje 8 al 9 entre D - E | 2025-12-12 | 2025-12-19 | 7 | 27.6 | 20.5 | 74.3 | MURO | 20.8 | 2 | 74.275
23472 - TERRA (MANAZANA 4) | PL - 1379 | Outinord IND 1" | Salón comunal 1 Zapatas y zarpas Z - 1 P(2) Z- 2 P(3) Z3P y arranque de muros MC - 2 de la cimentación del comunal 1 eje 1 - P, 3 - P entre A - P. B - P | 2025-12-09 | 2025-12-16 | 7 | 27.6 | 25.3 | 91.7 | MURO | 25 | 2 | 91.667
23472 - TERRA (MANAZANA 4) | PL - 1379 | Outinord IND 1" | Salón comunal 1 Zapatas y zarpas Z - 1 P(2) Z- 2 P(3) Z3P y arranque de muros MC - 2 de la cimentación del comunal 1 eje 1 - P, 3 - P entre A - P. B - P | 2025-12-09 | 2025-12-16 | 7 | 27.6 | 24.7 | 89.5 | MURO | 25 | 2 | 89.493
23472 - TERRA (MANAZANA 4) | M - 1376 | Outinord IND 1 / 2 " | Salón comunal 2 bordillo de la matera tipo 1 eje 8 al 10 entre B – E | 2025-12-05 | 2025-12-12 | 7 | 27.6 | 30.8 | 111.6 |  | 30.85 | 2 | 111.594
23472 - TERRA (MANAZANA 4) | M - 1376 | Outinord IND 1 / 2 " | Salón comunal 2 bordillo de la matera tipo 1 eje 8 al 10 entre B – E | 2025-12-05 | 2025-12-12 | 7 | 27.6 | 30.9 | 112 |  | 30.85 | 2 | 111.957
23472 - TERRA (MANAZANA 4) | M - 1374 | Outinord IND 1 / 2" | Muros cubierta de la escalera costado occidental torre 1 eje 1 al 2 entre D – E ; M – 21 (2) ; M – 05 | 2025-12-02 | 2025-12-09 | 7 | 27.6 | 23.8 | 86.2 | MURO | 23.7 | 2 | 86.232
23472 - TERRA (MANAZANA 4) | M - 1374 | Outinord IND 1 / 2" | Muros cubierta de la escalera costado occidental torre 1 eje 1 al 2 entre D – E ; M – 21 (2) ; M – 05 | 2025-12-02 | 2025-12-09 | 7 | 27.6 | 23.6 | 85.5 | MURO | 23.7 | 2 | 85.507
23472 - TERRA (MANAZANA 4) | M - 1372 | Outinord IND 1 / 2" | Salón comunal 2 columnetas materas tipo 1 eje 8 al 10 entre C – E y bordillos de la matera tipo 1 eje 8 al 9 entre A – B N + 1.50 | 2025-12-01 | 2025-12-08 | 7 | 27.6 | 28.6 | 103.6 |  | 28.3 | 2 | 103.623
23472 - TERRA (MANAZANA 4) | M - 1372 | Outinord IND 1 / 2" | Salón comunal 2 columnetas materas tipo 1 eje 8 al 10 entre C – E y bordillos de la matera tipo 1 eje 8 al 9 entre A – B N + 1.50 | 2025-12-01 | 2025-12-08 | 7 | 27.6 | 28 | 101.4 |  | 28.3 | 2 | 101.449
23472 - TERRA (MANAZANA 4) | M - 1367 | Outinord IND 1 / 2 " | Muros cubierta torre 1 escalera costado oriental eje 17 al 19 entre D - G | 2025-11-24 | 2025-12-01 | 7 | 27.6 | 24.3 | 88 | MURO | 23.7 | 2 | 88.043
23472 - TERRA (MANAZANA 4) | M - 1367 | Outinord IND 1 / 2 " | Muros cubierta torre 1 escalera costado oriental eje 17 al 19 entre D - G | 2025-11-24 | 2025-12-01 | 7 | 27.6 | 23.1 | 83.7 | MURO | 23.7 | 2 | 83.696
23472 - TERRA (MANAZANA 4) | PL - 1366 | Outinord IND 1 / 2 " | Placa de conexión escalera torres 2 y 3 salon comunal 2 columnetas matera tipo 1 N + 1.50 | 2025-11-24 | 2025-12-01 | 7 | 27.6 | 23.8 | 86.2 | PLACA | 24.4 | 2 | 86.232
23472 - TERRA (MANAZANA 4) | PL - 1366 | Outinord IND 1 / 2 " | Placa de conexión escalera torres 2 y 3 salon comunal 2 columnetas matera tipo 1 N + 1.50 | 2025-11-24 | 2025-12-01 | 7 | 27.6 | 25 | 90.6 | PLACA | 24.4 | 2 | 90.58
23472 - TERRA (MANAZANA 4) | M - 1364 | Outinord IND 1/2" | Muros de la escalera entre Torres 2 y 3 N + 5.95 al N + 9.25 | 2025-11-21 | 2025-11-28 | 7 | 27.6 | 27.9 | 101.1 | MURO | 27.55 | 2 | 101.087
23472 - TERRA (MANAZANA 4) | M - 1364 | Outinord IND 1/2" | Muros de la escalera entre Torres 2 y 3 N + 5.95 al N + 9.25 | 2025-11-21 | 2025-11-28 | 7 | 27.6 | 27.2 | 98.6 | MURO | 27.55 | 2 | 98.551
23472 - TERRA (MANAZANA 4) | M-1363 | Outinord IND 1/2" | Muros torre 1 eje 1 al 6 entre D-J apt 2402-2403 y muro divisorio sala de estar eje 6 entre A-D apt 2405 | 2025-11-18 | 2025-11-25 | 7 | 27.6 | 31.8 | 115.2 | MURO | 31.55 | 2 | 115.217
23472 - TERRA (MANAZANA 4) | M-1363 | Outinord IND 1/2" | Muros torre 1 eje 1 al 6 entre D-J apt 2402-2403 y muro divisorio sala de estar eje 6 entre A-D apt 2405 | 2025-11-18 | 2025-11-25 | 7 | 27.6 | 31.3 | 113.4 | MURO | 31.55 | 2 | 113.406
23472 - TERRA (MANAZANA 4) | M - 1361 | Outinord IND 1/2" | Muros torre 1 eje 1 al 5 entre A - E apt 2404, 2405 y muro divisorio alcoba eje 6 entre I - J apt 2402 | 2025-11-14 | 2025-11-21 | 7 | 27.6 | 24.9 | 90.2 | MURO | 25.5 | 2 | 90.217
23472 - TERRA (MANAZANA 4) | M - 1361 | Outinord IND 1/2" | Muros torre 1 eje 1 al 5 entre A - E apt 2404, 2405 y muro divisorio alcoba eje 6 entre I - J apt 2402 | 2025-11-14 | 2025-11-21 | 7 | 27.6 | 26.1 | 94.6 | MURO | 25.5 | 2 | 94.565
23472 - TERRA (MANAZANA 4) | M - 1360 | Outinord IND 1/2" | Muros torre 1 eje 6 al 11 entre F – J apt 2401, 2412 y muro divisorio sala de estar eje 9 entre A apt 2406 | 2025-11-13 | 2025-11-20 | 7 | 27.6 | 31.1 | 112.7 | MURO | 30.85 | 2 | 112.681
23472 - TERRA (MANAZANA 4) | M - 1360 | Outinord IND 1/2" | Muros torre 1 eje 6 al 11 entre F – J apt 2401, 2412 y muro divisorio sala de estar eje 9 entre A apt 2406 | 2025-11-13 | 2025-11-20 | 7 | 27.6 | 30.6 | 110.9 | MURO | 30.85 | 2 | 110.87
23472 - TERRA (MANAZANA 4) | M - 1358 | Outinord IND 1/2" | Muros torre 1 eje 6 al 11 entre A – E apt 2406 – 2407 y muro divisorio de sala de estar eje 15 entre 1-J apt 2411 | 2025-11-12 | 2025-11-19 | 7 | 27.6 | 32.5 | 117.8 | MURO | 31.9 | 2 | 117.754
23472 - TERRA (MANAZANA 4) | M - 1358 | Outinord IND 1/2" | Muros torre 1 eje 6 al 11 entre A – E apt 2406 – 2407 y muro divisorio de sala de estar eje 15 entre 1-J apt 2411 | 2025-11-12 | 2025-11-19 | 7 | 27.6 | 31.3 | 113.4 | MURO | 31.9 | 2 | 113.406
23472 - TERRA (MANAZANA 4) | M - 1357 | Outinord IND 1 / 2" | Muros torre 1 eje 12 al 17 entre F - J apt 2410 - 2411 | 2025-11-11 | 2025-11-18 | 7 | 27.6 | 26.5 | 96 | MURO | 26 | 2 | 96.014
23472 - TERRA (MANAZANA 4) | M - 1357 | Outinord IND 1 / 2" | Muros torre 1 eje 12 al 17 entre F - J apt 2410 - 2411 | 2025-11-11 | 2025-11-18 | 7 | 27.6 | 25.5 | 92.4 | MURO | 26 | 2 | 92.391
23472 - TERRA (MANAZANA 4) | M - 1355 | Outinord IND 1 / 2" | Muros torre 1 eje 12 al 14 entre A - E apt 2408 y eje 17 al 19 entre F - J apt 2410 | 2025-11-10 | 2025-11-17 | 7 | 27.6 | 27.5 | 99.6 | MURO | 27.15 | 2 | 99.638
23472 - TERRA (MANAZANA 4) | M - 1355 | Outinord IND 1 / 2" | Muros torre 1 eje 12 al 14 entre A - E apt 2408 y eje 17 al 19 entre F - J apt 2410 | 2025-11-10 | 2025-11-17 | 7 | 27.6 | 26.8 | 97.1 | MURO | 27.15 | 2 | 97.101
23472 - TERRA (MANAZANA 4) | M - 1354 | Outinord IND 1/2" | Muros torre 1 eje 16 al 19 entre A - E apt 2409 y muro divisorio de sala y baño ejes 14 entre A - E, 15 al 16 entre B - C y 14 al 16 entre E apt 2408 | 2025-11-08 | 2025-11-15 | 7 | 27.6 | 30.9 | 112 | MURO | 30.3 | 2 | 111.957
23472 - TERRA (MANAZANA 4) | M - 1354 | Outinord IND 1/2" | Muros torre 1 eje 16 al 19 entre A - E apt 2409 y muro divisorio de sala y baño ejes 14 entre A - E, 15 al 16 entre B - C y 14 al 16 entre E apt 2408 | 2025-11-08 | 2025-11-15 | 7 | 27.6 | 29.7 | 107.6 | MURO | 30.3 | 2 | 107.609
23472 - TERRA (MANAZANA 4) | M - 1352 | Outinord IND 1/2" | Muros torre 1 eje 1 al 5 entre F – J apto 2302, 2303 | 2025-11-06 | 2025-11-13 | 7 | 27.6 | 19.3 | 69.9 | MURO | 18.85 | 2 | 69.928
23472 - TERRA (MANAZANA 4) | M - 1352 | Outinord IND 1/2" | Muros torre 1 eje 1 al 5 entre F – J apto 2302, 2303 | 2025-11-06 | 2025-11-13 | 7 | 27.6 | 18.4 | 66.7 | MURO | 18.85 | 2 | 66.667
23472 - TERRA (MANAZANA 4) | M – 1350 | Outinord IND 1/2" | Muros torre 1 eje 1 al 5 entre A – E apto 2304, 2305 | 2025-11-05 | 2025-11-12 | 7 | 27.6 | 24.1 | 87.3 | MURO | 23.65 | 2 | 87.319
23472 - TERRA (MANAZANA 4) | M – 1350 | Outinord IND 1/2" | Muros torre 1 eje 1 al 5 entre A – E apto 2304, 2305 | 2025-11-05 | 2025-11-12 | 7 | 27.6 | 23.2 | 84.1 | MURO | 23.65 | 2 | 84.058
23472 - TERRA (MANAZANA 4) | M - 1348 | Outinord IND 1 / 2" | Muros torre 1 eje 6 al 12 entre F - J aptos 2301 , 2312 | 2025-11-04 | 2025-11-11 | 7 | 27.6 | 25.5 | 92.4 | MURO | 25.1 | 2 | 92.391
23472 - TERRA (MANAZANA 4) | M - 1348 | Outinord IND 1 / 2" | Muros torre 1 eje 6 al 12 entre F - J aptos 2301 , 2312 | 2025-11-04 | 2025-11-11 | 7 | 27.6 | 24.7 | 89.5 | MURO | 25.1 | 2 | 89.493
23472 - TERRA (MANAZANA 4) | M - 1346 | Outinord IND 1/2" | Muros torre 1 eje 6 al 11 entre A – E apto 2306, 2307 y muro divisorio eje 8 entre H – J, 9 – J, 11 – J, apto 2301, 2312 | 2025-11-01 | 2025-11-08 | 7 | 27.6 | 27.8 | 100.7 | MURO | 27.3 | 2 | 100.725
23472 - TERRA (MANAZANA 4) | M - 1346 | Outinord IND 1/2" | Muros torre 1 eje 6 al 11 entre A – E apto 2306, 2307 y muro divisorio eje 8 entre H – J, 9 – J, 11 – J, apto 2301, 2312 | 2025-11-01 | 2025-11-08 | 7 | 27.6 | 26.8 | 97.1 | MURO | 27.3 | 2 | 97.101
23472 - TERRA (MANAZANA 4) | M - 1344 | Outinord IND 1/2" | Muros torre 1 eje 12 al 14 entre F – J apto 2311 y los muros eje 6 entre A – C, 8 / A -C, 9 – A, 11 – A, 12 – AC entre torres 2 y 3 | 2025-10-31 | 2025-11-07 | 7 | 27.6 | 31.4 | 113.8 | MURO | 30.85 | 2 | 113.768
23472 - TERRA (MANAZANA 4) | M - 1344 | Outinord IND 1/2" | Muros torre 1 eje 12 al 14 entre F – J apto 2311 y los muros eje 6 entre A – C, 8 / A -C, 9 – A, 11 – A, 12 – AC entre torres 2 y 3 | 2025-10-31 | 2025-11-07 | 7 | 27.6 | 30.3 | 109.8 | MURO | 30.85 | 2 | 109.783
23472 - TERRA (MANAZANA 4) | M - 1340 | Outinord IND 1/2" | Muros torre1 eje 13 al 19 entre A - E apt 2308 - 2309 | 2025-10-29 | 2025-11-05 | 7 | 27.6 | 34.2 | 123.9 | MURO | 34 | 2 | 123.913
23472 - TERRA (MANAZANA 4) | M - 1340 | Outinord IND 1/2" | Muros torre1 eje 13 al 19 entre A - E apt 2308 - 2309 | 2025-10-29 | 2025-11-05 | 7 | 27.6 | 33.8 | 122.5 | MURO | 34 | 2 | 122.464
23472 - TERRA (MANAZANA 4) | PL - 1338 | IND con ayudante bombeo | Salón comunal placa de contrapiso eje 1 al 7´entre A - E | 2025-10-29 | 2025-11-05 | 7 | 27.6 | 33 | 119.6 | PLACA | 32.8 | 2 | 119.565
23472 - TERRA (MANAZANA 4) | PL - 1338 | IND con ayudante bombeo | Salón comunal placa de contrapiso eje 1 al 7´entre A - E | 2025-10-29 | 2025-11-05 | 7 | 27.6 | 32.6 | 118.1 | PLACA | 32.8 | 2 | 118.116
23472 - TERRA (MANAZANA 4) | PL - 1337 | Industrializado con ayudante de bombeo | Salón comunal placa de contrapiso eje 1 al 7´entre A - E | 2025-10-29 | 2025-11-05 | 7 | 27.6 | 34.5 | 125 | PLACA | 34.3 | 2 | 125
23472 - TERRA (MANAZANA 4) | PL - 1337 | Industrializado con ayudante de bombeo | Salón comunal placa de contrapiso eje 1 al 7´entre A - E | 2025-10-29 | 2025-11-05 | 7 | 27.6 | 34.1 | 123.6 | PLACA | 34.3 | 2 | 123.551
23472 - TERRA (MANAZANA 4) | M - 1342 | Outinord IND 1/2" | Muros torre 1 eje 14 al 19 entre F - J apt 2310 | 2025-10-30 | 2025-11-06 | 7 | 27.6 | 24.9 | 90.2 | MURO | 24.65 | 2 | 90.217
23472 - TERRA (MANAZANA 4) | M - 1342 | Outinord IND 1/2" | Muros torre 1 eje 14 al 19 entre F - J apt 2310 | 2025-10-30 | 2025-11-06 | 7 | 27.6 | 24.4 | 88.4 | MURO | 24.65 | 2 | 88.406
23472 - TERRA (MANAZANA 4) | M - 1336 | Outinord IND 1 / 2" | Muros torre 1 eje 1 al 5 entre F - J apto 2202, 2203 y vigas de la escalera entre torres 2 y 3 V - 206, V - 207 N + 2.75 | 2025-10-28 | 2025-11-04 | 7 | 27.6 | 29.2 | 105.8 | MURO | 29.4 | 2 | 105.797
23472 - TERRA (MANAZANA 4) | M - 1336 | Outinord IND 1 / 2" | Muros torre 1 eje 1 al 5 entre F - J apto 2202, 2203 y vigas de la escalera entre torres 2 y 3 V - 206, V - 207 N + 2.75 | 2025-10-28 | 2025-11-04 | 7 | 27.6 | 29.6 | 107.2 | MURO | 29.4 | 2 | 107.246
23472 - TERRA (MANAZANA 4) | M - 1333 | Outinord IND 1/2" | Muros torre 1 eje 1 al 5 entre A - E apt 2204 - 2205 | 2025-10-27 | 2025-11-03 | 7 | 27.6 | 24.1 | 87.3 | MURO | 23.9 | 2 | 87.319
23472 - TERRA (MANAZANA 4) | M - 1333 | Outinord IND 1/2" | Muros torre 1 eje 1 al 5 entre A - E apt 2204 - 2205 | 2025-10-27 | 2025-11-03 | 7 | 27.6 | 23.7 | 85.9 | MURO | 23.9 | 2 | 85.87
23472 - TERRA (MANAZANA 4) | M - 1330 | Outinord IND 1/2" | Muros torre 1 eje 6 al 11 entre F - J apt 2201 - 2212 | 2025-10-24 | 2025-10-31 | 7 | 27.6 | 24.4 | 88.4 | MURO | 24.05 | 2 | 88.406
23472 - TERRA (MANAZANA 4) | M - 1330 | Outinord IND 1/2" | Muros torre 1 eje 6 al 11 entre F - J apt 2201 - 2212 | 2025-10-24 | 2025-10-31 | 7 | 27.6 | 23.7 | 85.9 | MURO | 24.05 | 2 | 85.87
23472 - TERRA (MANAZANA 4) | PL - 1328 | Outinord IND ayuda de bombeo | Salón comunal placa de contrapiso eje 7´al 10 entre A - E | 2025-10-24 | 2025-10-31 | 7 | 27.6 | 22.8 | 82.6 | PLACA | 22.65 | 2 | 82.609
23472 - TERRA (MANAZANA 4) | PL - 1328 | Outinord IND ayuda de bombeo | Salón comunal placa de contrapiso eje 7´al 10 entre A - E | 2025-10-24 | 2025-10-31 | 7 | 27.6 | 22.5 | 81.5 | PLACA | 22.65 | 2 | 81.522
23472 - TERRA (MANAZANA 4) | PL - 1327 | Outinord IND ayuda de bombeo | Salón comunal placa de contrapiso eje 7´al 10 entre A - E | 2025-10-24 | 2025-10-31 | 7 | 27.6 | 29.1 | 105.4 | PLACA | 28.95 | 2 | 105.435
23472 - TERRA (MANAZANA 4) | PL - 1327 | Outinord IND ayuda de bombeo | Salón comunal placa de contrapiso eje 7´al 10 entre A - E | 2025-10-24 | 2025-10-31 | 7 | 27.6 | 28.8 | 104.3 | PLACA | 28.95 | 2 | 104.348
23472 - TERRA (MANAZANA 4) | M - 1326 | Outinord IND 1/2" | Muros torre 1 eje 6 al 11 entre A - E apt 2206, 2207 | 2025-10-23 | 2025-10-30 | 7 | 27.6 | 23.2 | 84.1 | MURO | 23.15 | 2 | 84.058
23472 - TERRA (MANAZANA 4) | M - 1326 | Outinord IND 1/2" | Muros torre 1 eje 6 al 11 entre A - E apt 2206, 2207 | 2025-10-23 | 2025-10-30 | 7 | 27.6 | 23.1 | 83.7 | MURO | 23.15 | 2 | 83.696
23472 - TERRA (MANAZANA 4) | M - 1324 | Outinord IND 1/2" | Muros torre 1 eje 12 al 19 entre F - J apt 2210, 2211 y muros entre torre 2 y 3 primer tramo cimentación a piso 1 | 2025-10-22 | 2025-10-29 | 7 | 27.6 | 37.4 | 135.5 | MURO | 36.8 | 2 | 135.507
23472 - TERRA (MANAZANA 4) | M - 1324 | Outinord IND 1/2" | Muros torre 1 eje 12 al 19 entre F - J apt 2210, 2211 y muros entre torre 2 y 3 primer tramo cimentación a piso 1 | 2025-10-22 | 2025-10-29 | 7 | 27.6 | 36.2 | 131.2 | MURO | 36.8 | 2 | 131.159
23472 - TERRA (MANAZANA 4) | M - 1323 | Outinord IND 1/2" | Muros torre 1 eje 12 al 19 entre A - E aptos 2208 - 2209 | 2025-10-21 | 2025-10-28 | 7 | 27.6 | 29.2 | 105.8 | MURO | 28.85 | 2 | 105.797
23472 - TERRA (MANAZANA 4) | M - 1323 | Outinord IND 1/2" | Muros torre 1 eje 12 al 19 entre A - E aptos 2208 - 2209 | 2025-10-21 | 2025-10-28 | 7 | 27.6 | 28.5 | 103.3 | MURO | 28.85 | 2 | 103.261
23472 - TERRA (MANAZANA 4) | PL- 1322 | Outinord IND 1" | Salón comunal placa de contrapiso eje 10 al 11 entre A -E | 2025-10-21 | 2025-10-28 | 7 | 27.6 | 29.9 | 108.3 | PLACA | 29.25 | 2 | 108.333
23472 - TERRA (MANAZANA 4) | PL- 1322 | Outinord IND 1" | Salón comunal placa de contrapiso eje 10 al 11 entre A -E | 2025-10-21 | 2025-10-28 | 7 | 27.6 | 28.6 | 103.6 | PLACA | 29.25 | 2 | 103.623
23472 - TERRA (MANAZANA 4) | M-1319 | Outinord IND ½" | Muros torre 1 eje 1 al 5 entre F - J apto 2102, 2103 | 2025-10-18 | 2025-10-25 | 7 | 27.6 | 26.2 | 94.9 | MURO | 25.75 | 2 | 94.928
23472 - TERRA (MANAZANA 4) | M-1319 | Outinord IND ½" | Muros torre 1 eje 1 al 5 entre F - J apto 2102, 2103 | 2025-10-18 | 2025-10-25 | 7 | 27.6 | 25.3 | 91.7 | MURO | 25.75 | 2 | 91.667
23472 - TERRA (MANAZANA 4) | M-1314 | Outinord IND ½" | Muros torre 1 eje 6 al 11 entre F - J apto 2101, 2112 | 2025-10-15 | 2025-10-22 | 7 | 27.6 | 32.1 | 116.3 | MURO | 31.6 | 2 | 116.304
23472 - TERRA (MANAZANA 4) | M-1314 | Outinord IND ½" | Muros torre 1 eje 6 al 11 entre F - J apto 2101, 2112 | 2025-10-15 | 2025-10-22 | 7 | 27.6 | 31.1 | 112.7 | MURO | 31.6 | 2 | 112.681
23472 - TERRA (MANAZANA 4) | PL-1312 | Outinord IND 1" | Placa cimentación escalera entre torres 2, 3 | 2025-10-15 | 2025-10-22 | 7 | 27.6 | 28.6 | 103.6 | PLACA | 28.35 | 2 | 103.623
23472 - TERRA (MANAZANA 4) | PL-1312 | Outinord IND 1" | Placa cimentación escalera entre torres 2, 3 | 2025-10-15 | 2025-10-22 | 7 | 27.6 | 28.1 | 101.8 | PLACA | 28.35 | 2 | 101.812
23472 - TERRA (MANAZANA 4) | M - 1316 | Outinord IND 1/2" | Muros torre 1 eje 1 al 5 entre A - E apt 2104, 2105 | 2025-10-16 | 2025-10-23 | 7 | 27.6 | 22.8 | 82.6 | MURO | 22.35 | 2 | 82.609
23472 - TERRA (MANAZANA 4) | M - 1316 | Outinord IND 1/2" | Muros torre 1 eje 1 al 5 entre A - E apt 2104, 2105 | 2025-10-16 | 2025-10-23 | 7 | 27.6 | 21.9 | 79.3 | MURO | 22.35 | 2 | 79.348
23472 - TERRA (MANAZANA 4) | M - 1311 | Outinord IND 1 / 2" | Muros torre 1 eje 6 al 11 entre A - E apt 2106, 2107 | 2025-10-14 | 2025-10-21 | 7 | 27.6 | 24.6 | 89.1 | MURO | 24.75 | 2 | 89.13
23472 - TERRA (MANAZANA 4) | M - 1311 | Outinord IND 1 / 2" | Muros torre 1 eje 6 al 11 entre A - E apt 2106, 2107 | 2025-10-14 | 2025-10-21 | 7 | 27.6 | 24.9 | 90.2 | MURO | 24.75 | 2 | 90.217
23472 - TERRA (MANAZANA 4) | M - 1309 | Outinord IND 1/2" | Muros torre 1 eje 12 al 19 entre F - J apt 2110 - 2111 | 2025-10-10 | 2025-10-17 | 7 | 27.6 | 26.2 | 94.9 | MURO | 26 | 2 | 94.928
23472 - TERRA (MANAZANA 4) | M - 1309 | Outinord IND 1/2" | Muros torre 1 eje 12 al 19 entre F - J apt 2110 - 2111 | 2025-10-10 | 2025-10-17 | 7 | 27.6 | 25.8 | 93.5 | MURO | 26 | 2 | 93.478
23472 - TERRA (MANAZANA 4) | M - 1307 | Outinord Ind. 1/2" | Muros Torre 1 eje 12 al 19 entre A - E Apt 2108, 2109 | 2025-10-09 | 2025-10-16 | 7 | 27.6 | 31.8 | 115.2 | MURO | 31.35 | 2 | 115.217
23472 - TERRA (MANAZANA 4) | M - 1307 | Outinord Ind. 1/2" | Muros Torre 1 eje 12 al 19 entre A - E Apt 2108, 2109 | 2025-10-09 | 2025-10-16 | 7 | 27.6 | 30.9 | 112 | MURO | 31.35 | 2 | 111.957
23472 - TERRA (MANAZANA 4) | M - 1305 | Outinord Ind. 1/2" | Muros Torre 1 eje 1 al 5 entre F - J Apt 2002 , 2003 | 2025-10-08 | 2025-10-15 | 7 | 27.6 | 33.7 | 122.1 | MURO | 34 | 2 | 122.101
23472 - TERRA (MANAZANA 4) | M - 1305 | Outinord Ind. 1/2" | Muros Torre 1 eje 1 al 5 entre F - J Apt 2002 , 2003 | 2025-10-08 | 2025-10-15 | 7 | 27.6 | 34.3 | 124.3 | MURO | 34 | 2 | 124.275
23472 - TERRA (MANAZANA 4) | M - 1301 | Outinord IND 1" | Salón comunal matera tipo 6 eje A entre 9 al 11 | 2025-10-07 | 2025-10-14 | 7 | 27.6 | 27.3 | 98.9 |  | 27.5 | 2 | 98.913
23472 - TERRA (MANAZANA 4) | M - 1301 | Outinord IND 1" | Salón comunal matera tipo 6 eje A entre 9 al 11 | 2025-10-07 | 2025-10-14 | 7 | 27.6 | 27.7 | 100.4 |  | 27.5 | 2 | 100.362
23472 - TERRA (MANAZANA 4) | M - 1300 | Outinord IND 1 / 2" | Muros torre 1 eje 6 al 11 entre F - J apt 2001, 2012 | 2025-10-06 | 2025-10-13 | 7 | 27.6 | 25.2 | 91.3 | MURO | 25 | 2 | 91.304
23472 - TERRA (MANAZANA 4) | M - 1300 | Outinord IND 1 / 2" | Muros torre 1 eje 6 al 11 entre F - J apt 2001, 2012 | 2025-10-06 | 2025-10-13 | 7 | 27.6 | 24.8 | 89.9 | MURO | 25 | 2 | 89.855
23472 - TERRA (MANAZANA 4) | M - 1303 | Outinord IND 1 / 2" | Muros torre 1 eje 1 al 5 entre A - E apt 2004 - 2005 | 2025-10-07 | 2025-10-14 | 7 | 27.6 | 38.8 | 140.6 | MURO | 39.6 | 2 | 140.58
23472 - TERRA (MANAZANA 4) | M - 1303 | Outinord IND 1 / 2" | Muros torre 1 eje 1 al 5 entre A - E apt 2004 - 2005 | 2025-10-07 | 2025-10-14 | 7 | 27.6 | 40.4 | 146.4 | MURO | 39.6 | 2 | 146.377
23472 - TERRA (MANAZANA 4) | M - 1298 | Outinord IND 1/2" | Muros Torre 1 eje 6 al 11 entre A - E Apt 2006, 2007 | 2025-10-04 | 2025-10-11 | 7 | 27.6 | 25.9 | 93.8 | MURO | 25.7 | 2 | 93.841
23472 - TERRA (MANAZANA 4) | M - 1298 | Outinord IND 1/2" | Muros Torre 1 eje 6 al 11 entre A - E Apt 2006, 2007 | 2025-10-04 | 2025-10-11 | 7 | 27.6 | 25.5 | 92.4 | MURO | 25.7 | 2 | 92.391
23472 - TERRA (MANAZANA 4) | M - 1296 | Outinord IND 1/2" | Muros Torre 1 eje 12 al 19 entre F - J Apt 2010, 2011 | 2025-10-03 | 2025-10-10 | 7 | 27.6 | 30.2 | 109.4 | MURO | 29.9 | 2 | 109.42
23472 - TERRA (MANAZANA 4) | M - 1296 | Outinord IND 1/2" | Muros Torre 1 eje 12 al 19 entre F - J Apt 2010, 2011 | 2025-10-03 | 2025-10-10 | 7 | 27.6 | 29.6 | 107.2 | MURO | 29.9 | 2 | 107.246
23472 - TERRA (MANAZANA 4) | M - 1294 | Outinord IND 1/2" | Muros torre 1 eje 12 al 19 entre A - E apt 2008 - 2009 | 2025-10-02 | 2025-10-09 | 7 | 27.6 | 29.2 | 105.8 | MURO | 28.9 | 2 | 105.797
23472 - TERRA (MANAZANA 4) | M - 1294 | Outinord IND 1/2" | Muros torre 1 eje 12 al 19 entre A - E apt 2008 - 2009 | 2025-10-02 | 2025-10-09 | 7 | 27.6 | 28.6 | 103.6 | MURO | 28.9 | 2 | 103.623
23472 - TERRA (MANAZANA 4) | M - 1292 | Outinord IND 1/2" | Muros torre 1 eje 1 al 5 entre F - J apt 1902 - 1903 | 2025-10-01 | 2025-10-08 | 7 | 27.6 | 31.9 | 115.6 | MURO | 32.05 | 2 | 115.58
23472 - TERRA (MANAZANA 4) | M - 1292 | Outinord IND 1/2" | Muros torre 1 eje 1 al 5 entre F - J apt 1902 - 1903 | 2025-10-01 | 2025-10-08 | 7 | 27.6 | 32.2 | 116.7 | MURO | 32.05 | 2 | 116.667
23472 - TERRA (MANAZANA 4) | M - 1286 | Outinord IND 1/2" | Muros Torre 1 eje 6 al 11 entre A - E Apt 1906, 1907 | 2025-09-27 | 2025-10-04 | 7 | 27.6 | 24.6 | 89.1 | MURO | 24.75 | 2 | 89.13
23472 - TERRA (MANAZANA 4) | M - 1286 | Outinord IND 1/2" | Muros Torre 1 eje 6 al 11 entre A - E Apt 1906, 1907 | 2025-09-27 | 2025-10-04 | 7 | 27.6 | 24.9 | 90.2 | MURO | 24.75 | 2 | 90.217
23472 - TERRA (MANAZANA 4) | M - 1284 | Outinord IND 1/2" | Muros Torre 1 eje 12 al 19 entre F - J Apt 1910, 1911 | 2025-09-26 | 2025-10-03 | 7 | 27.6 | 31.4 | 113.8 | MURO | 31.45 | 2 | 113.768
23472 - TERRA (MANAZANA 4) | M - 1284 | Outinord IND 1/2" | Muros Torre 1 eje 12 al 19 entre F - J Apt 1910, 1911 | 2025-09-26 | 2025-10-03 | 7 | 27.6 | 31.5 | 114.1 | MURO | 31.45 | 2 | 114.13
23472 - TERRA (MANAZANA 4) | M - 1290 | Outinord IND 1/2" | Muros torre 1 eje 1 al 5 entre A - E apt 1904 - 1905 | 2025-09-30 | 2025-10-07 | 7 | 27.6 | 28.5 | 103.3 | MURO | 28.05 | 2 | 103.261
23472 - TERRA (MANAZANA 4) | M - 1290 | Outinord IND 1/2" | Muros torre 1 eje 1 al 5 entre A - E apt 1904 - 1905 | 2025-09-30 | 2025-10-07 | 7 | 27.6 | 27.6 | 100 | MURO | 28.05 | 2 | 100
23472 - TERRA (MANAZANA 4) | M - 1288 | Outinord IND 1/2" | Muros torre 1 eje 6 al 11 entre F - J apt 1912 - 1901 | 2025-09-29 | 2025-10-06 | 7 | 27.6 | 28.2 | 102.2 | MURO | 27.95 | 2 | 102.174
23472 - TERRA (MANAZANA 4) | M - 1288 | Outinord IND 1/2" | Muros torre 1 eje 6 al 11 entre F - J apt 1912 - 1901 | 2025-09-29 | 2025-10-06 | 7 | 27.6 | 27.7 | 100.4 | MURO | 27.95 | 2 | 100.362
23472 - TERRA (MANAZANA 4) | M - 1282 | Outinord IND 1/2" | Muros torre 1 eje 12 al 19 entre 19 entre A - E apt 1908 , 1909 | 2025-09-25 | 2025-10-02 | 7 | 27.6 | 28.8 | 104.3 | MURO | 28.55 | 2 | 104.348
23472 - TERRA (MANAZANA 4) | M - 1282 | Outinord IND 1/2" | Muros torre 1 eje 12 al 19 entre 19 entre A - E apt 1908 , 1909 | 2025-09-25 | 2025-10-02 | 7 | 27.6 | 28.3 | 102.5 | MURO | 28.55 | 2 | 102.536
23472 - TERRA (MANAZANA 4) | M - 1280 | Outinord IND 1/2" | Muros torre 1 eje 1 al 5 entre F - J apt 1802 , 1803 | 2025-09-24 | 2025-10-01 | 7 | 27.6 | 31.7 | 114.9 | MURO | 31.75 | 2 | 114.855
23472 - TERRA (MANAZANA 4) | M - 1280 | Outinord IND 1/2" | Muros torre 1 eje 1 al 5 entre F - J apt 1802 , 1803 | 2025-09-24 | 2025-10-01 | 7 | 27.6 | 31.8 | 115.2 | MURO | 31.75 | 2 | 115.217
23472 - TERRA (MANAZANA 4) | M - 1278 | Outinord IND 1/2 | Muros torre 1 eje 1 al 5 entre A - E apt 1804 , 1805 | 2025-09-23 | 2025-09-30 | 7 | 27.6 | 30.8 | 111.6 | MURO | 30.85 | 2 | 111.594
23472 - TERRA (MANAZANA 4) | M - 1278 | Outinord IND 1/2 | Muros torre 1 eje 1 al 5 entre A - E apt 1804 , 1805 | 2025-09-23 | 2025-09-30 | 7 | 27.6 | 30.9 | 112 | MURO | 30.85 | 2 | 111.957
23472 - TERRA (MANAZANA 4) | M - 1276 | Outinord IND 1 / 2" | Muros torre 1 eje 6 al 11 entre F - J apt. 1801, 1812 | 2025-09-22 | 2025-09-29 | 7 | 27.6 | 28.3 | 102.5 | MURO | 28.5 | 2 | 102.536
23472 - TERRA (MANAZANA 4) | M - 1276 | Outinord IND 1 / 2" | Muros torre 1 eje 6 al 11 entre F - J apt. 1801, 1812 | 2025-09-22 | 2025-09-29 | 7 | 27.6 | 28.7 | 104 | MURO | 28.5 | 2 | 103.986
23472 - TERRA (MANAZANA 4) | M - 1274 | Outinord IND 1" | Salón comunal 2 placa de transición y torre 2 y 3 eje D - E entre 1 al 8 piso 1 | 2025-09-22 | 2025-09-29 | 7 | 27.6 | 24.6 | 89.1 | PLACA | 24.3 | 2 | 89.13
23472 - TERRA (MANAZANA 4) | M - 1274 | Outinord IND 1" | Salón comunal 2 placa de transición y torre 2 y 3 eje D - E entre 1 al 8 piso 1 | 2025-09-22 | 2025-09-29 | 7 | 27.6 | 24 | 87 | PLACA | 24.3 | 2 | 86.957
23472 - TERRA (MANAZANA 4) | M - 1273 | Outinord IND 1/2" | Muros Torre 1 eje 6 al 11 entre A - E Apt 1806, 1807 | 2025-09-20 | 2025-09-27 | 7 | 27.6 | 23.4 | 84.8 | MURO | 23.15 | 2 | 84.783
23472 - TERRA (MANAZANA 4) | M - 1273 | Outinord IND 1/2" | Muros Torre 1 eje 6 al 11 entre A - E Apt 1806, 1807 | 2025-09-20 | 2025-09-27 | 7 | 27.6 | 22.9 | 83 | MURO | 23.15 | 2 | 82.971
23472 - TERRA (MANAZANA 4) | M - 1271 | Outinord IND 1/2" | Muros Torre 1 eje 12 al 19 entre F - J Apt 1810, 1811 | 2025-09-19 | 2025-09-26 | 7 | 27.6 | 29.7 | 107.6 | MURO | 29.55 | 2 | 107.609
23472 - TERRA (MANAZANA 4) | M - 1271 | Outinord IND 1/2" | Muros Torre 1 eje 12 al 19 entre F - J Apt 1810, 1811 | 2025-09-19 | 2025-09-26 | 7 | 27.6 | 29.4 | 106.5 | MURO | 29.55 | 2 | 106.522
23472 - TERRA (MANAZANA 4) | M - 1270 | Outinord IND 1/2" | Muros Torre 1 eje 12 al 19 entre A - E Apt 1808 1809 | 2025-09-18 | 2025-09-25 | 7 | 27.6 | 25.6 | 92.8 | MURO | 25.65 | 2 | 92.754
23472 - TERRA (MANAZANA 4) | M - 1270 | Outinord IND 1/2" | Muros Torre 1 eje 12 al 19 entre A - E Apt 1808 1809 | 2025-09-18 | 2025-09-25 | 7 | 27.6 | 25.7 | 93.1 | MURO | 25.65 | 2 | 93.116
23472 - TERRA (MANAZANA 4) | M - 1269 | Outinord IND 1/2" | Muros Torre 1 eje 1 al 5 Entre F - J Apt 1702 - 1703 | 2025-09-17 | 2025-09-24 | 7 | 27.6 | 28.6 | 103.6 | MURO | 28.8 | 2 | 103.623
23472 - TERRA (MANAZANA 4) | M - 1269 | Outinord IND 1/2" | Muros Torre 1 eje 1 al 5 Entre F - J Apt 1702 - 1703 | 2025-09-17 | 2025-09-24 | 7 | 27.6 | 29 | 105.1 | MURO | 28.8 | 2 | 105.072
23472 - TERRA (MANAZANA 4) | PL - 1268 | Outinord IND 1" | Salon Comunal Placa Sobrerecorrido Ascensor eje 3 al 4 entreA - B | 2025-09-17 | 2025-09-24 | 7 | 27.6 | 29.6 | 107.2 | PLACA | 29.4 | 2 | 107.246
23472 - TERRA (MANAZANA 4) | PL - 1268 | Outinord IND 1" | Salon Comunal Placa Sobrerecorrido Ascensor eje 3 al 4 entreA - B | 2025-09-17 | 2025-09-24 | 7 | 27.6 | 29.2 | 105.8 | PLACA | 29.4 | 2 | 105.797
23472 - TERRA (MANAZANA 4) | PL 1266 | Outinord IND. 1" | Salón comunal vigas y placa de entrepiso eje 1 al 4 entre BP - B piso 3 comunal 1 y escalera tipo 5 eje B - C entre 7" - 7 piso 5 a cubierta comunal 2 | 2025-09-12 | 2025-09-19 | 7 | 27.6 | 27.3 | 98.9 | PLACA | 27.1 | 2 | 98.913
23472 - TERRA (MANAZANA 4) | PL 1266 | Outinord IND. 1" | Salón comunal vigas y placa de entrepiso eje 1 al 4 entre BP - B piso 3 comunal 1 y escalera tipo 5 eje B - C entre 7" - 7 piso 5 a cubierta comunal 2 | 2025-09-12 | 2025-09-19 | 7 | 27.6 | 26.9 | 97.5 | PLACA | 27.1 | 2 | 97.464
23472 - TERRA (MANAZANA 4) | M - 1262 | Outinord IND 1" | Salón comunal 2 foso ascensor del bicicletero piso 5 | 2025-09-09 | 2025-09-16 | 7 | 27.6 | 29.4 | 106.5 |  | 29.6 | 2 | 106.522
23472 - TERRA (MANAZANA 4) | M - 1262 | Outinord IND 1" | Salón comunal 2 foso ascensor del bicicletero piso 5 | 2025-09-09 | 2025-09-16 | 7 | 27.6 | 29.8 | 108 |  | 29.6 | 2 | 107.971
23472 - TERRA (MANAZANA 4) | M - 1260 | Outinord IND 1 / 2" | Muros torre 1 eje 1 al 5 entre A - E apt 1704, 1705 | 2025-09-08 | 2025-09-15 | 7 | 27.6 | 28.3 | 102.5 | MURO | 28.05 | 2 | 102.536
23472 - TERRA (MANAZANA 4) | M - 1260 | Outinord IND 1 / 2" | Muros torre 1 eje 1 al 5 entre A - E apt 1704, 1705 | 2025-09-08 | 2025-09-15 | 7 | 27.6 | 27.8 | 100.7 | MURO | 28.05 | 2 | 100.725
23472 - TERRA (MANAZANA 4) | M-1259 | Outinord IND 1/2" | Muros torre 1 eje 6 al 11 entre F-J Apt. 1701, 1712 | 2025-09-06 | 2025-09-13 | 7 | 27.6 | 25.6 | 92.8 | MURO | 25.35 | 2 | 92.754
23472 - TERRA (MANAZANA 4) | M-1259 | Outinord IND 1/2" | Muros torre 1 eje 6 al 11 entre F-J Apt. 1701, 1712 | 2025-09-06 | 2025-09-13 | 7 | 27.6 | 25.1 | 90.9 | MURO | 25.35 | 2 | 90.942
23472 - TERRA (MANAZANA 4) | M-1257 | Outinord IND 1/2" | Muros torre 1 eje 6 al 11 entre A-E apt 1706-1707 | 2025-09-05 | 2025-09-12 | 7 | 27.6 | 24.5 | 88.8 | MURO | 24.35 | 2 | 88.768
23472 - TERRA (MANAZANA 4) | M-1257 | Outinord IND 1/2" | Muros torre 1 eje 6 al 11 entre A-E apt 1706-1707 | 2025-09-05 | 2025-09-12 | 7 | 27.6 | 24.2 | 87.7 | MURO | 24.35 | 2 | 87.681
23472 - TERRA (MANAZANA 4) | PL-1255 | Outinord IND 1" | Salón comunal vigas y placa eje 8 al 11 entre D-E piso 1 y muros pérgolas N+19.35 torre 1 | 2025-09-05 | 2025-09-12 | 7 | 27.6 | 33.3 | 120.7 | MURO | 33.5 | 2 | 120.652
23472 - TERRA (MANAZANA 4) | PL-1255 | Outinord IND 1" | Salón comunal vigas y placa eje 8 al 11 entre D-E piso 1 y muros pérgolas N+19.35 torre 1 | 2025-09-05 | 2025-09-12 | 7 | 27.6 | 33.7 | 122.1 | MURO | 33.5 | 2 | 122.101
23472 - TERRA (MANAZANA 4) | M - 1250 | Outinord IND 1/2" | Muros torre 1 eje 1 al 5 entre F - J apt 1602 , 1603 | 2025-09-02 | 2025-09-09 | 7 | 27.6 | 25.5 | 92.4 | MURO | 25.75 | 2 | 92.391
23472 - TERRA (MANAZANA 4) | M - 1250 | Outinord IND 1/2" | Muros torre 1 eje 1 al 5 entre F - J apt 1602 , 1603 | 2025-09-02 | 2025-09-09 | 7 | 27.6 | 26 | 94.2 | MURO | 25.75 | 2 | 94.203
23472 - TERRA (MANAZANA 4) | M - 1248 | Outinord IND 1/2" | Muros torre 1 eje 1 al 5 entre A - E apt 1604 , 1605 | 2025-09-01 | 2025-09-08 | 7 | 27.6 | 22.3 | 80.8 | MURO | 22.4 | 2 | 80.797
23472 - TERRA (MANAZANA 4) | M - 1248 | Outinord IND 1/2" | Muros torre 1 eje 1 al 5 entre A - E apt 1604 , 1605 | 2025-09-01 | 2025-09-08 | 7 | 27.6 | 22.5 | 81.5 | MURO | 22.4 | 2 | 81.522
23472 - TERRA (MANAZANA 4) | M - 1244 | Outinord IND 1" | Salón comunal escalera tipo 1 eje 3 al 4 entre A - B piso 4 al piso 5 | 2025-08-30 | 2025-09-06 | 7 | 27.6 | 29.6 | 107.2 |  | 29.75 | 2 | 107.246
23472 - TERRA (MANAZANA 4) | M - 1244 | Outinord IND 1" | Salón comunal escalera tipo 1 eje 3 al 4 entre A - B piso 4 al piso 5 | 2025-08-30 | 2025-09-06 | 7 | 27.6 | 29.9 | 108.3 |  | 29.75 | 2 | 108.333
23472 - TERRA (MANAZANA 4) | M - 1243 | Outinord IND 1 / 2" | Muros torre 1 eje 6 al 11 entre A - E apt 1606, 1607 | 2025-08-29 | 2025-09-05 | 7 | 27.6 | 26.6 | 96.4 | MURO | 26.2 | 2 | 96.377
23472 - TERRA (MANAZANA 4) | M - 1243 | Outinord IND 1 / 2" | Muros torre 1 eje 6 al 11 entre A - E apt 1606, 1607 | 2025-08-29 | 2025-09-05 | 7 | 27.6 | 25.8 | 93.5 | MURO | 26.2 | 2 | 93.478
23472 - TERRA (MANAZANA 4) | M - 1246 | Outinord IND 1/ 2" | Muros Torre 1 Eje 6 al 12 entre F - J Apt 1601 , 1612 | 2025-08-30 | 2025-09-06 | 7 | 27.6 | 23.7 | 85.9 | MURO | 23.85 | 2 | 85.87
23472 - TERRA (MANAZANA 4) | M - 1246 | Outinord IND 1/ 2" | Muros Torre 1 Eje 6 al 12 entre F - J Apt 1601 , 1612 | 2025-08-30 | 2025-09-06 | 7 | 27.6 | 24 | 87 | MURO | 23.85 | 2 | 86.957
23472 - TERRA (MANAZANA 4) | M - 1241 | Outinord IND 1/2" | Muros torre 1 eje 12 al 19 entre F - J apt 1610, 1611 | 2025-08-28 | 2025-09-04 | 7 | 27.6 | 28.6 | 103.6 | MURO | 28.35 | 2 | 103.623
23472 - TERRA (MANAZANA 4) | M - 1241 | Outinord IND 1/2" | Muros torre 1 eje 12 al 19 entre F - J apt 1610, 1611 | 2025-08-28 | 2025-09-04 | 7 | 27.6 | 28.1 | 101.8 | MURO | 28.35 | 2 | 101.812
23472 - TERRA (MANAZANA 4) | M - 1239 | Outinord IND 1 / 2 " | Muros Torre 1 Eje 12 al 19 entre A - E Apt 1608 - 1609 | 2025-08-27 | 2025-09-03 | 7 | 27.6 | 37.8 | 137 | MURO | 37.15 | 2 | 136.957
23472 - TERRA (MANAZANA 4) | M - 1239 | Outinord IND 1 / 2 " | Muros Torre 1 Eje 12 al 19 entre A - E Apt 1608 - 1609 | 2025-08-27 | 2025-09-03 | 7 | 27.6 | 36.5 | 132.2 | MURO | 37.15 | 2 | 132.246
23472 - TERRA (MANAZANA 4) | PL - 1237 | Outinord IND 1" | Salon comunal vigas pergolas eje 3 al 4 entre A - B cubierta comunal 2 escalera tipo 5 eje B - C entre 7 al 7´ Piso 4 al piso 5 y Placa bicicletero piso 5 y pozo Inyector | 2025-08-27 | 2025-09-03 | 7 | 27.6 | 28.9 | 104.7 | PLACA | 28.45 | 2 | 104.71
23472 - TERRA (MANAZANA 4) | PL - 1237 | Outinord IND 1" | Salon comunal vigas pergolas eje 3 al 4 entre A - B cubierta comunal 2 escalera tipo 5 eje B - C entre 7 al 7´ Piso 4 al piso 5 y Placa bicicletero piso 5 y pozo Inyector | 2025-08-27 | 2025-09-03 | 7 | 27.6 | 28 | 101.4 | PLACA | 28.45 | 2 | 101.449
23472 - TERRA (MANAZANA 4) | M - 1236 | Outinord IND 1 / 2" | Muro torre 1 eje 1 al 5 entre F - J apt 1502 - 1503 y cimentación escalera entre torres 2 y 3 | 2025-08-26 | 2025-09-02 | 7 | 27.6 | 22.9 | 83 | MURO | 22.7 | 2 | 82.971
23472 - TERRA (MANAZANA 4) | M - 1236 | Outinord IND 1 / 2" | Muro torre 1 eje 1 al 5 entre F - J apt 1502 - 1503 y cimentación escalera entre torres 2 y 3 | 2025-08-26 | 2025-09-02 | 7 | 27.6 | 22.5 | 81.5 | MURO | 22.7 | 2 | 81.522
23472 - TERRA (MANAZANA 4) | M - 1234 | Outinord IND 1 / 2" | Muros torre 1 eje 1 al 5 entre A - E apt 1504, 1505 | 2025-08-25 | 2025-09-01 | 7 | 27.6 | 24.5 | 88.8 | MURO | 24.6 | 2 | 88.768
23472 - TERRA (MANAZANA 4) | M - 1234 | Outinord IND 1 / 2" | Muros torre 1 eje 1 al 5 entre A - E apt 1504, 1505 | 2025-08-25 | 2025-09-01 | 7 | 27.6 | 24.7 | 89.5 | MURO | 24.6 | 2 | 89.493
23472 - TERRA (MANAZANA 4) | M-1232 | Outinord IND ½" | Muros torre 1 eje 16 al 11 entre F - J apto 1501, 1512 | 2025-08-23 | 2025-08-30 | 7 | 27.6 | 22.8 | 82.6 | MURO | 23.2 | 2 | 82.609
23472 - TERRA (MANAZANA 4) | M-1232 | Outinord IND ½" | Muros torre 1 eje 16 al 11 entre F - J apto 1501, 1512 | 2025-08-23 | 2025-08-30 | 7 | 27.6 | 23.6 | 85.5 | MURO | 23.2 | 2 | 85.507
23472 - TERRA (MANAZANA 4) | M-1230 | Outinord IND ½" | Muros torre 1 eje 6 al 11 entre A - E apto 1506, 1507 | 2025-08-22 | 2025-08-29 | 7 | 27.6 | 38 | 137.7 | MURO | 37.35 | 2 | 137.681
23472 - TERRA (MANAZANA 4) | M-1230 | Outinord IND ½" | Muros torre 1 eje 6 al 11 entre A - E apto 1506, 1507 | 2025-08-22 | 2025-08-29 | 7 | 27.6 | 36.7 | 133 | MURO | 37.35 | 2 | 132.971
23472 - TERRA (MANAZANA 4) | M-1228 | Outinord IND ½" | Muros torre 1 eje 11 al 19 entre F - J apto 1511, 1510 | 2025-08-21 | 2025-08-28 | 7 | 27.6 | 20.9 | 75.7 | MURO | 20.5 | 2 | 75.725
23472 - TERRA (MANAZANA 4) | M-1228 | Outinord IND ½" | Muros torre 1 eje 11 al 19 entre F - J apto 1511, 1510 | 2025-08-21 | 2025-08-28 | 7 | 27.6 | 20.1 | 72.8 | MURO | 20.5 | 2 | 72.826
23472 - TERRA (MANAZANA 4) | M-1225 | Outinord IND ½" | Muros torre 1 eje 12 al 19 entre A - E apto 1508, 1509 | 2025-08-20 | 2025-08-27 | 7 | 27.6 | 23.8 | 86.2 | MURO | 23.6 | 2 | 86.232
23472 - TERRA (MANAZANA 4) | M-1225 | Outinord IND ½" | Muros torre 1 eje 12 al 19 entre A - E apto 1508, 1509 | 2025-08-20 | 2025-08-27 | 7 | 27.6 | 23.4 | 84.8 | MURO | 23.6 | 2 | 84.783
23472 - TERRA (MANAZANA 4) | M - 1224 | Outinord IND 1/2" | Muros Torre 1 eje 1 al 5 entre F - J Apt 1402, 1403 | 2025-08-19 | 2025-08-26 | 7 | 27.6 | 21.4 | 77.5 | MURO | 21.2 | 2 | 77.536
23472 - TERRA (MANAZANA 4) | M - 1224 | Outinord IND 1/2" | Muros Torre 1 eje 1 al 5 entre F - J Apt 1402, 1403 | 2025-08-19 | 2025-08-26 | 7 | 27.6 | 21 | 76.1 | MURO | 21.2 | 2 | 76.087
23472 - TERRA (MANAZANA 4) | M - 1222 | Outinord IND 1/2" | Muros torre 1 eje 1 al 5 entre A - J apt 1404, 1405 | 2025-08-15 | 2025-08-22 | 7 | 27.6 | 23.6 | 85.5 | MURO | 23.2 | 2 | 85.507
23472 - TERRA (MANAZANA 4) | M - 1222 | Outinord IND 1/2" | Muros torre 1 eje 1 al 5 entre A - J apt 1404, 1405 | 2025-08-15 | 2025-08-22 | 7 | 27.6 | 22.8 | 82.6 | MURO | 23.2 | 2 | 82.609
23472 - TERRA (MANAZANA 4) | M-1218 | Outinord IND 1/2" | Muros torre 1 eje 6 al 11 entre A - E apt 1406, 1407 | 2025-08-13 | 2025-08-20 | 7 | 27.6 | 25.6 | 92.8 | MURO | 25.2 | 2 | 92.754
23472 - TERRA (MANAZANA 4) | M-1218 | Outinord IND 1/2" | Muros torre 1 eje 6 al 11 entre A - E apt 1406, 1407 | 2025-08-13 | 2025-08-20 | 7 | 27.6 | 24.8 | 89.9 | MURO | 25.2 | 2 | 89.855
23472 - TERRA (MANAZANA 4) | M - 1220 | Outinord IND 1/2" | Muros torre 1 eje 6 al 11 entre F - J apt 1401, 1412 | 2025-08-14 | 2025-08-21 | 7 | 27.6 | 26.1 | 94.6 | MURO | 25.65 | 2 | 94.565
23472 - TERRA (MANAZANA 4) | M - 1220 | Outinord IND 1/2" | Muros torre 1 eje 6 al 11 entre F - J apt 1401, 1412 | 2025-08-14 | 2025-08-21 | 7 | 27.6 | 25.2 | 91.3 | MURO | 25.65 | 2 | 91.304
23472 - TERRA (MANAZANA 4) | M-1213 | Outinord IND 1" | Salón comunal escalera tipo 1 eje 3 al 4 entre A-B piso 3 al piso 4 media caña muro perimetral junta cimentación sótano | 2025-08-12 | 2025-08-19 | 7 | 27.6 | 17.4 | 63 | MURO | 17.2 | 2 | 63.043
23472 - TERRA (MANAZANA 4) | M-1213 | Outinord IND 1" | Salón comunal escalera tipo 1 eje 3 al 4 entre A-B piso 3 al piso 4 media caña muro perimetral junta cimentación sótano | 2025-08-12 | 2025-08-19 | 7 | 27.6 | 17 | 61.6 | MURO | 17.2 | 2 | 61.594
23472 - TERRA (MANAZANA 4) | M-1212 | Outinord IND 1/2" | Muros torre 1 eje 12 al 19 entre A-E apt 1408, 1409 | 2025-08-11 | 2025-08-18 | 7 | 27.6 | 25.7 | 93.1 | MURO | 25.35 | 2 | 93.116
23472 - TERRA (MANAZANA 4) | M-1212 | Outinord IND 1/2" | Muros torre 1 eje 12 al 19 entre A-E apt 1408, 1409 | 2025-08-11 | 2025-08-18 | 7 | 27.6 | 25 | 90.6 | MURO | 25.35 | 2 | 90.58
23472 - TERRA (MANAZANA 4) | M-1215 | Outinord IND ½" | Muros torre 1 eje 12 al 19 entre F - J apto 1411, 1410 | 2025-08-12 | 2025-08-19 | 7 | 27.6 | 33.2 | 120.3 | MURO | 32.7 | 2 | 120.29
23472 - TERRA (MANAZANA 4) | M-1215 | Outinord IND ½" | Muros torre 1 eje 12 al 19 entre F - J apto 1411, 1410 | 2025-08-12 | 2025-08-19 | 7 | 27.6 | 32.2 | 116.7 | MURO | 32.7 | 2 | 116.667
23472 - TERRA (MANAZANA 4) | M -1210 | Outinord IND 1/2" | Muros torre 1 eje 1 al 5 entre F - J apt 1302, 1303 | 2025-08-09 | 2025-08-16 | 7 | 27.6 | 22.8 | 82.6 | MURO | 23.35 | 2 | 82.609
23472 - TERRA (MANAZANA 4) | M -1210 | Outinord IND 1/2" | Muros torre 1 eje 1 al 5 entre F - J apt 1302, 1303 | 2025-08-09 | 2025-08-16 | 7 | 27.6 | 23.9 | 86.6 | MURO | 23.35 | 2 | 86.594
23472 - TERRA (MANAZANA 4) | M - 1202 | Outinord IND 1/2" | Muros torre 1 eje 6 al 11 entre A - E apt 1306, 1307 | 2025-08-02 | 2025-08-09 | 7 | 27.6 | 22.2 | 80.4 | MURO | 22 | 2 | 80.435
23472 - TERRA (MANAZANA 4) | M - 1202 | Outinord IND 1/2" | Muros torre 1 eje 6 al 11 entre A - E apt 1306, 1307 | 2025-08-02 | 2025-08-09 | 7 | 27.6 | 21.8 | 79 | MURO | 22 | 2 | 78.986
23472 - TERRA (MANAZANA 4) | M - 1201 | Outinord IND 1/2" | Muros torre 1 eje 12 al 19 entre F - J apt 1310, 1311 | 2025-08-01 | 2025-08-08 | 7 | 27.6 | 29.4 | 106.5 | MURO | 29.05 | 2 | 106.522
23472 - TERRA (MANAZANA 4) | M - 1201 | Outinord IND 1/2" | Muros torre 1 eje 12 al 19 entre F - J apt 1310, 1311 | 2025-08-01 | 2025-08-08 | 7 | 27.6 | 28.7 | 104 | MURO | 29.05 | 2 | 103.986
23472 - TERRA (MANAZANA 4) | M-1200 | Outinord IND ½" | Muros torre 1 eje 12 al 19 entre A - E apto 1308, 1309 | 2025-07-31 | 2025-08-07 | 7 | 27.6 | 26.7 | 96.7 | MURO | 26.3 | 2 | 96.739
23472 - TERRA (MANAZANA 4) | M-1200 | Outinord IND ½" | Muros torre 1 eje 12 al 19 entre A - E apto 1308, 1309 | 2025-07-31 | 2025-08-07 | 7 | 27.6 | 25.9 | 93.8 | MURO | 26.3 | 2 | 93.841
23472 - TERRA (MANAZANA 4) | PL-1199 | C. Plástico 1" | Salón comunal 1 placa contrapiso eje 1 al 4 entre BP - B | 2025-07-31 | 2025-08-07 | 7 | 27.6 | 26.4 | 95.7 | PLACA | 26.5 | 2 | 95.652
23472 - TERRA (MANAZANA 4) | PL-1199 | C. Plástico 1" | Salón comunal 1 placa contrapiso eje 1 al 4 entre BP - B | 2025-07-31 | 2025-08-07 | 7 | 27.6 | 26.6 | 96.4 | PLACA | 26.5 | 2 | 96.377
23472 - TERRA (MANAZANA 4) | PL-1198 | Outinord IND 1" | Placa aligerada y vigas de cubierta salón comunal eje 3 al 4 entre A - C | 2025-07-30 | 2025-08-06 | 7 | 27.6 | 26.2 | 94.9 | PLACA | 25.65 | 2 | 94.928
23472 - TERRA (MANAZANA 4) | PL-1198 | Outinord IND 1" | Placa aligerada y vigas de cubierta salón comunal eje 3 al 4 entre A - C | 2025-07-30 | 2025-08-06 | 7 | 27.6 | 25.1 | 90.9 | PLACA | 25.65 | 2 | 90.942
23472 - TERRA (MANAZANA 4) | PL-1197 | Outinord IND 1 Fibra 1" | Placa aligerada de cubierta salón comunal eje 3 al 4 entre A - C | 2025-07-30 | 2025-08-06 | 7 | 27.6 | 35 | 126.8 | PLACA | 35.15 | 2 | 126.812
23472 - TERRA (MANAZANA 4) | PL-1197 | Outinord IND 1 Fibra 1" | Placa aligerada de cubierta salón comunal eje 3 al 4 entre A - C | 2025-07-30 | 2025-08-06 | 7 | 27.6 | 35.3 | 127.9 | PLACA | 35.15 | 2 | 127.899
23472 - TERRA (MANAZANA 4) | PL-1195 | Outinord IND 1" | Vigas y placa aligerada salón comunal de cubierta eje 3 al 4 entre A - C y escalera tipo 5 eje B - C entre 7 al 7´ piso 3 al piso 4 | 2025-07-30 | 2025-08-06 | 7 | 27.6 | 34.7 | 125.7 | PLACA | 34.85 | 2 | 125.725
23472 - TERRA (MANAZANA 4) | PL-1195 | Outinord IND 1" | Vigas y placa aligerada salón comunal de cubierta eje 3 al 4 entre A - C y escalera tipo 5 eje B - C entre 7 al 7´ piso 3 al piso 4 | 2025-07-30 | 2025-08-06 | 7 | 27.6 | 35 | 126.8 | PLACA | 34.85 | 2 | 126.812
23472 - TERRA (MANAZANA 4) | M - 1192 | Outinord IND 1/2" | Muros torre 1, eje 1 al 5 entre F - J, Apt. 1202 - 1203. | 2025-07-26 | 2025-08-02 | 7 | 27.6 | 27.3 | 98.9 | MURO | 26.85 | 2 | 98.913
23472 - TERRA (MANAZANA 4) | M - 1192 | Outinord IND 1/2" | Muros torre 1, eje 1 al 5 entre F - J, Apt. 1202 - 1203. | 2025-07-26 | 2025-08-02 | 7 | 27.6 | 26.4 | 95.7 | MURO | 26.85 | 2 | 95.652
23472 - TERRA (MANAZANA 4) | M - 1190 | Outinord IND 1/2" | Muros torre 1, eje 13 al 19 entre F - J, Apt. 1310 - 1311. | 2025-07-25 | 2025-08-01 | 7 | 27.6 | 25.9 | 93.8 | MURO | 25.3 | 2 | 93.841
23472 - TERRA (MANAZANA 4) | M - 1190 | Outinord IND 1/2" | Muros torre 1, eje 13 al 19 entre F - J, Apt. 1310 - 1311. | 2025-07-25 | 2025-08-01 | 7 | 27.6 | 24.7 | 89.5 | MURO | 25.3 | 2 | 89.493
23472 - TERRA (MANAZANA 4) | M-1188 | Outinord IND ½" | Muros torre 1 eje 6 al 11 entre F - J apto 1201, 1212 | 2025-07-24 | 2025-07-31 | 7 | 27.6 | 20.7 | 75 | MURO | 20.5 | 2 | 75
23472 - TERRA (MANAZANA 4) | M-1188 | Outinord IND ½" | Muros torre 1 eje 6 al 11 entre F - J apto 1201, 1212 | 2025-07-24 | 2025-07-31 | 7 | 27.6 | 20.3 | 73.6 | MURO | 20.5 | 2 | 73.551
23472 - TERRA (MANAZANA 4) | PL-1186 | Outinord IND 1" Fibra | Salón comunal placa cubierta eje 4 al 7 entre A - C comunal 2 | 2025-07-24 | 2025-07-31 | 7 | 27.6 | 26.1 | 94.6 | PLACA | 26 | 2 | 94.565
23472 - TERRA (MANAZANA 4) | PL-1186 | Outinord IND 1" Fibra | Salón comunal placa cubierta eje 4 al 7 entre A - C comunal 2 | 2025-07-24 | 2025-07-31 | 7 | 27.6 | 25.9 | 93.8 | PLACA | 26 | 2 | 93.841
23472 - TERRA (MANAZANA 4) | PL-1185 | Outinord IND 1" | Salón comunal 2 vigas de placa cubierta eje 4 al 7 entre A - C | 2025-07-24 | 2025-07-31 | 7 | 27.6 | 28.5 | 103.3 | PLACA | 27.95 | 2 | 103.261
23472 - TERRA (MANAZANA 4) | PL-1185 | Outinord IND 1" | Salón comunal 2 vigas de placa cubierta eje 4 al 7 entre A - C | 2025-07-24 | 2025-07-31 | 7 | 27.6 | 27.4 | 99.3 | PLACA | 27.95 | 2 | 99.275
23472 - TERRA (MANAZANA 4) | PL-1184 | Outinord IND 1" | Salón comunal 2 vigas de placa cubierta eje 4 al 7 entre A - C | 2025-07-24 | 2025-07-31 | 7 | 27.6 | 26.8 | 97.1 | PLACA | 26.65 | 2 | 97.101
23472 - TERRA (MANAZANA 4) | PL-1184 | Outinord IND 1" | Salón comunal 2 vigas de placa cubierta eje 4 al 7 entre A - C | 2025-07-24 | 2025-07-31 | 7 | 27.6 | 26.5 | 96 | PLACA | 26.65 | 2 | 96.014
23472 - TERRA (MANAZANA 4) | M-1183 | Outinord IND ½" | Muros torre 1 eje 6 al 11 entre A - E apto 1206, 1207 y columna de salón comunal 1 eje 4 entre A - B | 2025-07-23 | 2025-07-30 | 7 | 27.6 | 22.9 | 83 | MURO | 22.35 | 2 | 82.971
23472 - TERRA (MANAZANA 4) | M-1183 | Outinord IND ½" | Muros torre 1 eje 6 al 11 entre A - E apto 1206, 1207 y columna de salón comunal 1 eje 4 entre A - B | 2025-07-23 | 2025-07-30 | 7 | 27.6 | 21.8 | 79 | MURO | 22.35 | 2 | 78.986
23472 - TERRA (MANAZANA 4) | M-1181 | Outinord IND ½" | Muros torre 1 eje 12 al 19 entre F - J apto 1211, 1210 | 2025-07-22 | 2025-07-29 | 7 | 27.6 | 25 | 90.6 | MURO | 24.4 | 2 | 90.58
23472 - TERRA (MANAZANA 4) | M-1181 | Outinord IND ½" | Muros torre 1 eje 12 al 19 entre F - J apto 1211, 1210 | 2025-07-22 | 2025-07-29 | 7 | 27.6 | 23.8 | 86.2 | MURO | 24.4 | 2 | 86.232
23472 - TERRA (MANAZANA 4) | M - 1179 | Outinord IND 1" | Salón comunal escalera tipo 1, eje 3 al 4 entre A - B primer tramo piso 1 al piso 3, comunal 2 y muros MC1, eje 4 entre A - B comunal 1. | 2025-07-22 | 2025-07-29 | 7 | 27.6 | 24 | 87 | MURO | 23.9 | 2 | 86.957
23472 - TERRA (MANAZANA 4) | M - 1179 | Outinord IND 1" | Salón comunal escalera tipo 1, eje 3 al 4 entre A - B primer tramo piso 1 al piso 3, comunal 2 y muros MC1, eje 4 entre A - B comunal 1. | 2025-07-22 | 2025-07-29 | 7 | 27.6 | 23.8 | 86.2 | MURO | 23.9 | 2 | 86.232
23472 - TERRA (MANAZANA 4) | PL - 1178 | Outinord IND 1/2" | Muros torre 1, eje 12 al 19, entre A - E, Apt. 1208, 1209. | 2025-07-21 | 2025-07-28 | 7 | 27.6 | 32.9 | 119.2 | MURO | 32.4 | 2 | 119.203
23472 - TERRA (MANAZANA 4) | PL - 1178 | Outinord IND 1/2" | Muros torre 1, eje 12 al 19, entre A - E, Apt. 1208, 1209. | 2025-07-21 | 2025-07-28 | 7 | 27.6 | 31.9 | 115.6 | MURO | 32.4 | 2 | 115.58
23472 - TERRA (MANAZANA 4) | M - 1170 | Outinord IND. 1" | Salon Comunal Columnas C - 04, eje 1 - A, 1 - B, 1 - C, 2 - A, 2 - B, 2 - C Piso 5 | 2025-07-17 | 2025-07-24 | 7 | 27.6 | 26.9 | 97.5 |  | 26.8 | 2 | 97.464
23472 - TERRA (MANAZANA 4) | M - 1170 | Outinord IND. 1" | Salon Comunal Columnas C - 04, eje 1 - A, 1 - B, 1 - C, 2 - A, 2 - B, 2 - C Piso 5 | 2025-07-17 | 2025-07-24 | 7 | 27.6 | 26.7 | 96.7 |  | 26.8 | 2 | 96.739
23472 - TERRA (MANAZANA 4) | M - 1163 | Outinord IND 1" | Salón comunal muros foso ascensor y escalera eje 3 al 4, entre A - B y columnas C-4, eje 2-A, 3-A, 3-C, 4-A, 4-C, piso 5 y escalera tipo 1, eje 3 al 4 entre A - B, sótano a piso 1, segundo tramo. | 2025-07-14 | 2025-07-21 | 7 | 27.6 | 25.5 | 92.4 | MURO | 25.35 | 2 | 92.391
23472 - TERRA (MANAZANA 4) | M - 1163 | Outinord IND 1" | Salón comunal muros foso ascensor y escalera eje 3 al 4, entre A - B y columnas C-4, eje 2-A, 3-A, 3-C, 4-A, 4-C, piso 5 y escalera tipo 1, eje 3 al 4 entre A - B, sótano a piso 1, segundo tramo. | 2025-07-14 | 2025-07-21 | 7 | 27.6 | 25.2 | 91.3 | MURO | 25.35 | 2 | 91.304
23472 - TERRA (MANAZANA 4) | M - 1154 | C. fluido 1/2" | Salón comunal 1, columnas C - 01, eje 1 - A, 2 - A, 1 - B. | 2025-07-09 | 2025-07-16 | 7 | 27.6 | 27.1 | 98.2 |  | 27.05 | 2 | 98.188
23472 - TERRA (MANAZANA 4) | M - 1154 | C. fluido 1/2" | Salón comunal 1, columnas C - 01, eje 1 - A, 2 - A, 1 - B. | 2025-07-09 | 2025-07-16 | 7 | 27.6 | 27 | 97.8 |  | 27.05 | 2 | 97.826
23472 - TERRA (MANAZANA 4) | M - 1153 | Outinord IND 1" | Rampa #2, eje 1 al 2 entre C - D N + 0.0 al N + 1.50, salón comunal 2. | 2025-07-09 | 2025-07-16 | 7 | 27.6 | 28.9 | 104.7 |  | 29.05 | 2 | 104.71
23472 - TERRA (MANAZANA 4) | M - 1153 | Outinord IND 1" | Rampa #2, eje 1 al 2 entre C - D N + 0.0 al N + 1.50, salón comunal 2. | 2025-07-09 | 2025-07-16 | 7 | 27.6 | 29.2 | 105.8 |  | 29.05 | 2 | 105.797
23472 - TERRA (MANAZANA 4) | PL - 1149 | Outinord IND 1" | Salon Comunal Placa Aligerada eje 1 al 4 entre A - C Piso 5 y Columna C - 01 eje 5 - A, 5 - B, 5 - C, 6 - A , 6 - B, 6 - C, 7 - A, 7 - B, 7 - C, Piso 5 a cubierta y escalera Tipo 1 eje 3 al 4 entre A - B Sótano a piso 1 | 2025-07-08 | 2025-07-15 | 7 | 27.6 | 22.6 | 81.9 | PLACA | 22.65 | 2 | 81.884
23472 - TERRA (MANAZANA 4) | PL - 1149 | Outinord IND 1" | Salon Comunal Placa Aligerada eje 1 al 4 entre A - C Piso 5 y Columna C - 01 eje 5 - A, 5 - B, 5 - C, 6 - A , 6 - B, 6 - C, 7 - A, 7 - B, 7 - C, Piso 5 a cubierta y escalera Tipo 1 eje 3 al 4 entre A - B Sótano a piso 1 | 2025-07-08 | 2025-07-15 | 7 | 27.6 | 22.7 | 82.2 | PLACA | 22.65 | 2 | 82.246
23472 - TERRA (MANAZANA 4) | PL - 1150 | Outinord Ind 1" | Salon Comunal Placa Aligerada eje 1 al 4 entre A - C y columnas C - 01 eje 5 - A, 5 - B, 5 - C, 6 - A, 6 - B, 6 - C, 7 - A, 7 - B, 7 - C Piso 5 a Cubierta y Escalera Tipo 1 eje 3 al 4 Entre A - B sótano a Piso 1 | 2025-07-08 | 2025-07-15 | 7 | 27.6 | 23.6 | 85.5 | PLACA | 23.7 | 2 | 85.507
23472 - TERRA (MANAZANA 4) | PL - 1150 | Outinord Ind 1" | Salon Comunal Placa Aligerada eje 1 al 4 entre A - C y columnas C - 01 eje 5 - A, 5 - B, 5 - C, 6 - A, 6 - B, 6 - C, 7 - A, 7 - B, 7 - C Piso 5 a Cubierta y Escalera Tipo 1 eje 3 al 4 Entre A - B sótano a Piso 1 | 2025-07-08 | 2025-07-15 | 7 | 27.6 | 23.8 | 86.2 | PLACA | 23.7 | 2 | 86.232
23472 - TERRA (MANAZANA 4) | M-1142 | C.Fluido ½" | Salón comunal 1 columnas C-01 eje 4A, 3A, 2B | 2025-07-04 | 2025-07-11 | 7 | 27.6 | 25.5 | 92.4 |  | 25.75 | 2 | 92.391
23472 - TERRA (MANAZANA 4) | M-1142 | C.Fluido ½" | Salón comunal 1 columnas C-01 eje 4A, 3A, 2B | 2025-07-04 | 2025-07-11 | 7 | 27.6 | 26 | 94.2 |  | 25.75 | 2 | 94.203
23472 - TERRA (MANAZANA 4) | M-1254 | Outinord IND 1/2" | Muros Torre 1 eje 12 al 19 entre F-J Apt 1710, 1711 | 2025-09-04 | 2025-09-11 | 7 | 27.5 | 29.8 | 108.4 | MURO | 29.5 | 2 | 108.364
23472 - TERRA (MANAZANA 4) | M-1254 | Outinord IND 1/2" | Muros Torre 1 eje 12 al 19 entre F-J Apt 1710, 1711 | 2025-09-04 | 2025-09-11 | 7 | 27.5 | 29.2 | 106.2 | MURO | 29.5 | 2 | 106.182
23472 - TERRA (MANAZANA 4) | M-1252 | Outinord IND 1/2" | Muros Torre 1 eje 12 al 19 entre A-E Apt 1708,1709 | 2025-09-03 | 2025-09-10 | 7 | 27.5 | 30.4 | 110.5 | MURO | 30.2 | 2 | 110.545
23472 - TERRA (MANAZANA 4) | M-1252 | Outinord IND 1/2" | Muros Torre 1 eje 12 al 19 entre A-E Apt 1708,1709 | 2025-09-03 | 2025-09-10 | 7 | 27.5 | 30 | 109.1 | MURO | 30.2 | 2 | 109.091
23472 - TERRA (MANAZANA 4) | M-1208 | Outinord IND 1" | Salón comunal muros que conforman la escalera tipo 1 foso ascensor eje 3 al 4 entre A-B cubierta y columnas C-5 ejes 3-A, 4-A | 2025-08-06 | 2025-08-13 | 7 | 27.5 | 23.8 | 86.5 | MURO | 23.55 | 2 | 86.545
23472 - TERRA (MANAZANA 4) | M-1208 | Outinord IND 1" | Salón comunal muros que conforman la escalera tipo 1 foso ascensor eje 3 al 4 entre A-B cubierta y columnas C-5 ejes 3-A, 4-A | 2025-08-06 | 2025-08-13 | 7 | 27.5 | 23.3 | 84.7 | MURO | 23.55 | 2 | 84.727
23472 - TERRA (MANAZANA 4) | M-1207 | Outinord IND 1/2" | Muros torre 1 eje 1 al 5 entre A-F apto 1304.1305 | 2025-08-05 | 2025-08-12 | 7 | 27.5 | 22.8 | 82.9 | MURO | 22.5 | 2 | 82.909
23472 - TERRA (MANAZANA 4) | M-1207 | Outinord IND 1/2" | Muros torre 1 eje 1 al 5 entre A-F apto 1304.1305 | 2025-08-05 | 2025-08-12 | 7 | 27.5 | 22.2 | 80.7 | MURO | 22.5 | 2 | 80.727
23472 - TERRA (MANAZANA 4) | M-1205 | Outinord IND 1/2" | Muros torre 1 eje 6 al 11 entre F-J apt 1301,1312 | 2025-08-04 | 2025-08-11 | 7 | 27.5 | 24.6 | 89.5 | MURO | 24.35 | 2 | 89.455
23472 - TERRA (MANAZANA 4) | M-1205 | Outinord IND 1/2" | Muros torre 1 eje 6 al 11 entre F-J apt 1301,1312 | 2025-08-04 | 2025-08-11 | 7 | 27.5 | 24.1 | 87.6 | MURO | 24.35 | 2 | 87.636
23472 - TERRA (MANAZANA 4) | M-1203 | Outinord IND 1" | Salón comunal segundo tramo de escalera tipo 1 eje 3 al 4 entre A-B del piso 1 al piso 3 | 2025-08-04 | 2025-08-11 | 7 | 27.5 | 25.6 | 93.1 |  | 26.05 | 2 | 93.091
23472 - TERRA (MANAZANA 4) | M-1203 | Outinord IND 1" | Salón comunal segundo tramo de escalera tipo 1 eje 3 al 4 entre A-B del piso 1 al piso 3 | 2025-08-04 | 2025-08-11 | 7 | 27.5 | 26.5 | 96.4 |  | 26.05 | 2 | 96.364
23472 - TERRA (MANAZANA 4) | PL - 1391 | Outinord IND 1" | Escalera torre 1 eje 1 al 2 entre C - D costado occidental piso 24 a cubierta bordillos de las placas de la cubierta de los ascensores y escaleras eje 17' entre D - F , E - F y eje E entre 8 al 11' | 2026-01-30 | 2026-02-06 | 7 | 20.7 | 26.7 | 129 | PLACA | 26.5 | 2 | 128.986
23472 - TERRA (MANAZANA 4) | PL - 1391 | Outinord IND 1" | Escalera torre 1 eje 1 al 2 entre C - D costado occidental piso 24 a cubierta bordillos de las placas de la cubierta de los ascensores y escaleras eje 17' entre D - F , E - F y eje E entre 8 al 11' | 2026-01-30 | 2026-02-06 | 7 | 20.7 | 26.3 | 127.1 | PLACA | 26.5 | 2 | 127.053
23472 - TERRA (MANAZANA 4) | PL - 1387 | outinord IND 1" | Escalera torre1 eje 1 al 2 entre D - G costado occidental piso 23 al piso 24 | 2026-01-20 | 2026-01-27 | 7 | 20.7 | 19.1 | 92.3 |  | 18.9 | 2 | 92.271
23472 - TERRA (MANAZANA 4) | PL - 1387 | outinord IND 1" | Escalera torre1 eje 1 al 2 entre D - G costado occidental piso 23 al piso 24 | 2026-01-20 | 2026-01-27 | 7 | 20.7 | 18.7 | 90.3 |  | 18.9 | 2 | 90.338
23472 - TERRA (MANAZANA 4) | PL-1382 | Outinord IND 1" | Escalera torre 1 eje 17 al 19 entre D - G costado oriental piso 24 a cubierta | 2025-12-17 | 2025-12-24 | 7 | 20.7 | 29.2 | 141.1 |  | 29.05 | 2 | 141.063
23472 - TERRA (MANAZANA 4) | PL-1382 | Outinord IND 1" | Escalera torre 1 eje 17 al 19 entre D - G costado oriental piso 24 a cubierta | 2025-12-17 | 2025-12-24 | 7 | 20.7 | 28.9 | 139.6 |  | 29.05 | 2 | 139.614
23472 - TERRA (MANAZANA 4) | PL-1385 | Outinord IND con fibra y inclusión de aire | Placa de cubierta torre 1 cuarto de sets y recorrido ascensor | 2025-12-19 | 2025-12-26 | 7 | 20.7 | 25.9 | 125.1 | PLACA | 25.55 | 2 | 125.121
23472 - TERRA (MANAZANA 4) | PL-1385 | Outinord IND con fibra y inclusión de aire | Placa de cubierta torre 1 cuarto de sets y recorrido ascensor | 2025-12-19 | 2025-12-26 | 7 | 20.7 | 25.2 | 121.7 | PLACA | 25.55 | 2 | 121.739
23472 - TERRA (MANAZANA 4) | PL - 1380 | Outinord IND 1" | Escalera costado oriental torre 1 eje 17 al 19 entre D – G piso 23 al piso 24 | 2025-12-12 | 2025-12-19 | 7 | 20.7 | 20.8 | 100.5 |  | 20.9 | 2 | 100.483
23472 - TERRA (MANAZANA 4) | PL - 1380 | Outinord IND 1" | Escalera costado oriental torre 1 eje 17 al 19 entre D – G piso 23 al piso 24 | 2025-12-12 | 2025-12-19 | 7 | 20.7 | 21 | 101.4 |  | 20.9 | 2 | 101.449
23472 - TERRA (MANAZANA 4) | PL - 1378 | Outinord IND 1" | Escalera Torre 1 Eje 17 al 19 entre D – G costado oriental piso 22 al piso 23 | 2025-12-05 | 2025-12-12 | 7 | 20.7 | 29.4 | 142 |  | 29.6 | 2 | 142.029
23472 - TERRA (MANAZANA 4) | PL - 1378 | Outinord IND 1" | Escalera Torre 1 Eje 17 al 19 entre D – G costado oriental piso 22 al piso 23 | 2025-12-05 | 2025-12-12 | 7 | 20.7 | 29.8 | 144 |  | 29.6 | 2 | 143.961
23472 - TERRA (MANAZANA 4) | PL - 1377 | Outinord IND con fibra y inclución de aire 1" | Placa de cubierta torre 1 recorrido foso de ascensores 1 y 2 eje 8 al 10 entre D -E y placa de cubierta de las escaleras costado oriental eje 17 al 19 entre D – G y costado occidental eje 1 al 2 entre D – G | 2025-12-05 | 2025-12-12 | 7 | 20.7 | 30.7 | 148.3 | PLACA | 30.55 | 2 | 148.309
23472 - TERRA (MANAZANA 4) | PL - 1377 | Outinord IND con fibra y inclución de aire 1" | Placa de cubierta torre 1 recorrido foso de ascensores 1 y 2 eje 8 al 10 entre D -E y placa de cubierta de las escaleras costado oriental eje 17 al 19 entre D – G y costado occidental eje 1 al 2 entre D – G | 2025-12-05 | 2025-12-12 | 7 | 20.7 | 30.4 | 146.9 | PLACA | 30.55 | 2 | 146.86
23472 - TERRA (MANAZANA 4) | PL - 1375 | Outinord Ind 1" | Escalera torre 1 eje 17 al 19 entre D- G costado oriental piso 21 al piso 22 | 2025-12-02 | 2025-12-09 | 7 | 20.7 | 16.6 | 80.2 |  | 16.35 | 2 | 80.193
23472 - TERRA (MANAZANA 4) | PL - 1375 | Outinord Ind 1" | Escalera torre 1 eje 17 al 19 entre D- G costado oriental piso 21 al piso 22 | 2025-12-02 | 2025-12-09 | 7 | 20.7 | 16.1 | 77.8 |  | 16.35 | 2 | 77.778
23472 - TERRA (MANAZANA 4) | PL - 1368 | Outinord IND con fibra y fibra de polipropileno | Placa cubierta torre 1 eje 7 al 12 entre F - J | 2025-11-25 | 2025-12-02 | 7 | 20.7 | 17.9 | 86.5 | PLACA | 17.8 | 2 | 86.473
23472 - TERRA (MANAZANA 4) | PL - 1368 | Outinord IND con fibra y fibra de polipropileno | Placa cubierta torre 1 eje 7 al 12 entre F - J | 2025-11-25 | 2025-12-02 | 7 | 20.7 | 17.7 | 85.5 | PLACA | 17.8 | 2 | 85.507
23472 - TERRA (MANAZANA 4) | PL-1369 | Outinord IND 1" con fibra de polipropileno y inclusion de aire | Placa cubierta torre 1 eje 1 al 16 entre F - J | 2025-11-26 | 2025-12-03 | 7 | 20.7 | 22.1 | 106.8 | PLACA | 22.1 | 2 | 106.763
23472 - TERRA (MANAZANA 4) | PL-1369 | Outinord IND 1" con fibra de polipropileno y inclusion de aire | Placa cubierta torre 1 eje 1 al 16 entre F - J | 2025-11-26 | 2025-12-03 | 7 | 20.7 | 22.1 | 106.8 | PLACA | 22.1 | 2 | 106.763
23472 - TERRA (MANAZANA 4) | PL - 1365 | Outinord IND con inclusión de aire y fibra de polipropileno | Placa Cubierta Torre 1 Eje 1 al 12 entre A - E | 2025-11-21 | 2025-11-28 | 7 | 20.7 | 17.7 | 85.5 | PLACA | 17.35 | 2 | 85.507
23472 - TERRA (MANAZANA 4) | PL - 1365 | Outinord IND con inclusión de aire y fibra de polipropileno | Placa Cubierta Torre 1 Eje 1 al 12 entre A - E | 2025-11-21 | 2025-11-28 | 7 | 20.7 | 17 | 82.1 | PLACA | 17.35 | 2 | 82.126
23472 - TERRA (MANAZANA 4) | PL-1362 | Outinord IND 1" con inclusión de aire y fibra de polipropileno | Placa cubierta torre 1 eje 12 al 19 entre F-J | 2025-11-18 | 2025-11-25 | 7 | 20.7 | 23.4 | 113 | PLACA | 23.6 | 2 | 113.043
23472 - TERRA (MANAZANA 4) | PL-1362 | Outinord IND 1" con inclusión de aire y fibra de polipropileno | Placa cubierta torre 1 eje 12 al 19 entre F-J | 2025-11-18 | 2025-11-25 | 7 | 20.7 | 23.8 | 115 | PLACA | 23.6 | 2 | 114.976
23472 - TERRA (MANAZANA 4) | PL - 1359 | Outinord IND con inclución de aire y fibra 1" | Placa cubierta torre 1 eje 12 al 19 entre A – E | 2025-11-13 | 2025-11-20 | 7 | 20.7 | 20.9 | 101 | PLACA | 21.15 | 2 | 100.966
23472 - TERRA (MANAZANA 4) | PL - 1359 | Outinord IND con inclución de aire y fibra 1" | Placa cubierta torre 1 eje 12 al 19 entre A – E | 2025-11-13 | 2025-11-20 | 7 | 20.7 | 21.4 | 103.4 | PLACA | 21.15 | 2 | 103.382
23472 - TERRA (MANAZANA 4) | PL - 1356 | Outinord IND 1" | Placa entrepiso torre 1 eje 1 al 5 entre F - J apt 2402 - 2403 y escalera eje 1 al 2 entre D - E costado occidental piso 21 al piso 22 | 2025-11-11 | 2025-11-18 | 7 | 20.7 | 19.2 | 92.8 | PLACA | 19 | 2 | 92.754
23472 - TERRA (MANAZANA 4) | PL - 1356 | Outinord IND 1" | Placa entrepiso torre 1 eje 1 al 5 entre F - J apt 2402 - 2403 y escalera eje 1 al 2 entre D - E costado occidental piso 21 al piso 22 | 2025-11-11 | 2025-11-18 | 7 | 20.7 | 18.8 | 90.8 | PLACA | 19 | 2 | 90.821
23472 - TERRA (MANAZANA 4) | PL - 1353 | Outinord IND 1" | Placa entre piso torre 1 eje 1 al 5 entre A - E apt 2404, 2405 | 2025-11-08 | 2025-11-15 | 7 | 20.7 | 25.6 | 123.7 | PLACA | 25.45 | 2 | 123.671
23472 - TERRA (MANAZANA 4) | PL - 1353 | Outinord IND 1" | Placa entre piso torre 1 eje 1 al 5 entre A - E apt 2404, 2405 | 2025-11-08 | 2025-11-15 | 7 | 20.7 | 25.3 | 122.2 | PLACA | 25.45 | 2 | 122.222
23472 - TERRA (MANAZANA 4) | PL - 1351 | Outinord IND 1" | Placa entrepiso torre 1 eje 6 al 13 entre F – J apto 2401, 2412 | 2025-11-06 | 2025-11-13 | 7 | 20.7 | 17.3 | 83.6 | PLACA | 17.65 | 2 | 83.575
23472 - TERRA (MANAZANA 4) | PL - 1351 | Outinord IND 1" | Placa entrepiso torre 1 eje 6 al 13 entre F – J apto 2401, 2412 | 2025-11-06 | 2025-11-13 | 7 | 20.7 | 18 | 87 | PLACA | 17.65 | 2 | 86.957
23472 - TERRA (MANAZANA 4) | PL - 1349 | Outinord IND 1" | Placa entrepiso torre 1 eje 6 al 13 entre A – E apto 2406, 2407 | 2025-11-05 | 2025-11-12 | 7 | 20.7 | 20.2 | 97.6 | PLACA | 20 | 2 | 97.585
23472 - TERRA (MANAZANA 4) | PL - 1349 | Outinord IND 1" | Placa entrepiso torre 1 eje 6 al 13 entre A – E apto 2406, 2407 | 2025-11-05 | 2025-11-12 | 7 | 20.7 | 19.8 | 95.7 | PLACA | 20 | 2 | 95.652
23472 - TERRA (MANAZANA 4) | PL - 1347 | Outinord IND 1" | Placa entre piso torre 1 eje 13 al 19 entre F - J apto 2410 , 2411 | 2025-11-04 | 2025-11-11 | 7 | 20.7 | 17.6 | 85 | PLACA | 17.25 | 2 | 85.024
23472 - TERRA (MANAZANA 4) | PL - 1347 | Outinord IND 1" | Placa entre piso torre 1 eje 13 al 19 entre F - J apto 2410 , 2411 | 2025-11-04 | 2025-11-11 | 7 | 20.7 | 16.9 | 81.6 | PLACA | 17.25 | 2 | 81.643
23472 - TERRA (MANAZANA 4) | PL - 1345 | Outinord IND 1" | Placa entre piso torre 1 eje 13 al 19 entre A – E aptos 2408, 2409 | 2025-11-01 | 2025-11-08 | 7 | 20.7 | 18.7 | 90.3 | PLACA | 18.65 | 2 | 90.338
23472 - TERRA (MANAZANA 4) | PL - 1345 | Outinord IND 1" | Placa entre piso torre 1 eje 13 al 19 entre A – E aptos 2408, 2409 | 2025-11-01 | 2025-11-08 | 7 | 20.7 | 18.6 | 89.9 | PLACA | 18.65 | 2 | 89.855
23472 - TERRA (MANAZANA 4) | PL - 1343 | Outinord IND 1" | Placa entre piso torre 1 eje 1 al 5 entre F – J aptos 2302, 2303 | 2025-10-31 | 2025-11-07 | 7 | 20.7 | 24.3 | 117.4 | PLACA | 24.25 | 2 | 117.391
23472 - TERRA (MANAZANA 4) | PL - 1343 | Outinord IND 1" | Placa entre piso torre 1 eje 1 al 5 entre F – J aptos 2302, 2303 | 2025-10-31 | 2025-11-07 | 7 | 20.7 | 24.2 | 116.9 | PLACA | 24.25 | 2 | 116.908
23472 - TERRA (MANAZANA 4) | PL - 1339 | Outinord IND 1" | Placa entrepiso torre 1 eje 6 al 13 entre F - J apt 2301 - 2312 y placa contrapiso futuro comercio torre 3 | 2025-10-29 | 2025-11-05 | 7 | 20.7 | 22.1 | 106.8 | PLACA | 22.4 | 2 | 106.763
23472 - TERRA (MANAZANA 4) | PL - 1339 | Outinord IND 1" | Placa entrepiso torre 1 eje 6 al 13 entre F - J apt 2301 - 2312 y placa contrapiso futuro comercio torre 3 | 2025-10-29 | 2025-11-05 | 7 | 20.7 | 22.7 | 109.7 | PLACA | 22.4 | 2 | 109.662
23472 - TERRA (MANAZANA 4) | PL - 1341 | Outinord IND 1" | Placa entrepiso torre 1 eje 1 al 6 entre A - E apt 2304 - 2305 | 2025-10-30 | 2025-11-06 | 7 | 20.7 | 19.7 | 95.2 | PLACA | 19.35 | 2 | 95.169
23472 - TERRA (MANAZANA 4) | PL - 1341 | Outinord IND 1" | Placa entrepiso torre 1 eje 1 al 6 entre A - E apt 2304 - 2305 | 2025-10-30 | 2025-11-06 | 7 | 20.7 | 19 | 91.8 | PLACA | 19.35 | 2 | 91.787
23472 - TERRA (MANAZANA 4) | PL - 1335 | Outinord IND 1" | Placa entrepiso torre 1 eje 6 al 13 entre A - E apt 2306 - 2307 | 2025-10-28 | 2025-11-04 | 7 | 20.7 | 20.1 | 97.1 | PLACA | 19.75 | 2 | 97.101
23472 - TERRA (MANAZANA 4) | PL - 1335 | Outinord IND 1" | Placa entrepiso torre 1 eje 6 al 13 entre A - E apt 2306 - 2307 | 2025-10-28 | 2025-11-04 | 7 | 20.7 | 19.4 | 93.7 | PLACA | 19.75 | 2 | 93.72
23472 - TERRA (MANAZANA 4) | PL - 1334 | Outinord IND con fibra de polipropileno | Alistado de piso cubierta eje 7 al 1 entre A - J | 2025-10-28 | 2025-11-04 | 7 | 20.7 | 21.6 | 104.3 |  | 21.35 | 2 | 104.348
23472 - TERRA (MANAZANA 4) | PL - 1334 | Outinord IND con fibra de polipropileno | Alistado de piso cubierta eje 7 al 1 entre A - J | 2025-10-28 | 2025-11-04 | 7 | 20.7 | 21.1 | 101.9 |  | 21.35 | 2 | 101.932
23472 - TERRA (MANAZANA 4) | PL - 1332 | Outinord IND ayudante de bombeo | Alistado de cubierta torre 2 eje 7´al 13 entre A - J | 2025-10-27 | 2025-11-03 | 7 | 20.7 | 13.1 | 63.3 |  | 13.35 | 2 | 63.285
23472 - TERRA (MANAZANA 4) | PL - 1332 | Outinord IND ayudante de bombeo | Alistado de cubierta torre 2 eje 7´al 13 entre A - J | 2025-10-27 | 2025-11-03 | 7 | 20.7 | 13.6 | 65.7 |  | 13.35 | 2 | 65.7
23472 - TERRA (MANAZANA 4) | PL - 1329 | Outinord IND 1" | Placa entrepiso torre 1 eje 13 al 19 entre A - E apt 2308 - 2309 | 2025-10-24 | 2025-10-31 | 7 | 20.7 | 22 | 106.3 | PLACA | 21.85 | 2 | 106.28
23472 - TERRA (MANAZANA 4) | PL - 1329 | Outinord IND 1" | Placa entrepiso torre 1 eje 13 al 19 entre A - E apt 2308 - 2309 | 2025-10-24 | 2025-10-31 | 7 | 20.7 | 21.7 | 104.8 | PLACA | 21.85 | 2 | 104.831
23472 - TERRA (MANAZANA 4) | PL - 1331 | Outinord IND 1" | Placa entre piso torre 1 eje 13 al 19 entre F - J apt 2310, 2311 y escalera eje 17 al 19 entre D - G costado oriental piso 20 al piso 21 | 2025-10-25 | 2025-11-01 | 7 | 20.7 | 16.5 | 79.7 | PLACA | 16.2 | 2 | 79.71
23472 - TERRA (MANAZANA 4) | PL - 1331 | Outinord IND 1" | Placa entre piso torre 1 eje 13 al 19 entre F - J apt 2310, 2311 y escalera eje 17 al 19 entre D - G costado oriental piso 20 al piso 21 | 2025-10-25 | 2025-11-01 | 7 | 20.7 | 15.9 | 76.8 | PLACA | 16.2 | 2 | 76.812
23472 - TERRA (MANAZANA 4) | PL - 1325 | Outinord IND 1" | Placa entre piso 1 eje 1 al 5 entre F - J apt 2202, 2203 y escalera eje 1 al 2 entre D - G costado occidental piso 20 al piso 21 | 2025-10-23 | 2025-10-30 | 7 | 20.7 | 17.1 | 82.6 | PLACA | 16.85 | 2 | 82.609
23472 - TERRA (MANAZANA 4) | PL - 1325 | Outinord IND 1" | Placa entre piso 1 eje 1 al 5 entre F - J apt 2202, 2203 y escalera eje 1 al 2 entre D - G costado occidental piso 20 al piso 21 | 2025-10-23 | 2025-10-30 | 7 | 20.7 | 16.6 | 80.2 | PLACA | 16.85 | 2 | 80.193
23472 - TERRA (MANAZANA 4) | PL- 1321 | Outinord IND 1" | Placa entrepiso torre 1 eje 1 al 5 entre A - E aptos 2204 - 2205 | 2025-10-21 | 2025-10-28 | 7 | 20.7 | 27.4 | 132.4 | PLACA | 27.3 | 2 | 132.367
23472 - TERRA (MANAZANA 4) | PL- 1321 | Outinord IND 1" | Placa entrepiso torre 1 eje 1 al 5 entre A - E aptos 2204 - 2205 | 2025-10-21 | 2025-10-28 | 7 | 20.7 | 27.2 | 131.4 | PLACA | 27.3 | 2 | 131.401
23472 - TERRA (MANAZANA 4) | PL- 1320 | Outinord IND 1" | Placa entrepiso torre 1 eje 6 al 13 entre F - J aptos 2201 - 2212 | 2025-10-20 | 2025-10-27 | 7 | 20.7 | 17.8 | 86 | PLACA | 17.75 | 2 | 85.99
23472 - TERRA (MANAZANA 4) | PL- 1320 | Outinord IND 1" | Placa entrepiso torre 1 eje 6 al 13 entre F - J aptos 2201 - 2212 | 2025-10-20 | 2025-10-27 | 7 | 20.7 | 17.7 | 85.5 | PLACA | 17.75 | 2 | 85.507
23472 - TERRA (MANAZANA 4) | PL-1318 | Outinord IND 1" | Placa entrepiso torre 1 eje 6 al 13 entre A - E apto 2206, 2207 | 2025-10-18 | 2025-10-25 | 7 | 20.7 | 18.7 | 90.3 | PLACA | 18.55 | 2 | 90.338
23472 - TERRA (MANAZANA 4) | PL-1318 | Outinord IND 1" | Placa entrepiso torre 1 eje 6 al 13 entre A - E apto 2206, 2207 | 2025-10-18 | 2025-10-25 | 7 | 20.7 | 18.4 | 88.9 | PLACA | 18.55 | 2 | 88.889
23472 - TERRA (MANAZANA 4) | PL-1317 | IND Fibra inclusion de aire | Alistado de cubierta torre 2 eje 13 al 23 entre A - J | 2025-10-18 | 2025-10-25 | 7 | 20.7 | 20.1 | 97.1 |  | 19.7 | 2 | 97.101
23472 - TERRA (MANAZANA 4) | PL-1317 | IND Fibra inclusion de aire | Alistado de cubierta torre 2 eje 13 al 23 entre A - J | 2025-10-18 | 2025-10-25 | 7 | 20.7 | 19.3 | 93.2 |  | 19.7 | 2 | 93.237
23472 - TERRA (MANAZANA 4) | PL-1313 | Outinord IND 1" | Placa entrepiso torre 1 eje 13 al 19 entre A - E apto 2208, 2209 | 2025-10-15 | 2025-10-22 | 7 | 20.7 | 21.5 | 103.9 | PLACA | 21.25 | 2 | 103.865
23472 - TERRA (MANAZANA 4) | PL-1313 | Outinord IND 1" | Placa entrepiso torre 1 eje 13 al 19 entre A - E apto 2208, 2209 | 2025-10-15 | 2025-10-22 | 7 | 20.7 | 21 | 101.4 | PLACA | 21.25 | 2 | 101.449
23472 - TERRA (MANAZANA 4) | PL - 1315 | Outinord IND 1" | Placa entrepiso torre 1 eje 13 al 19 entre F - J apt 2210, 2211 y escalera eje 17 al 19 entre D - G costado oriental piso 19 al piso 20 | 2025-10-16 | 2025-10-23 | 7 | 20.7 | 22.8 | 110.1 | PLACA | 22.9 | 2 | 110.145
23472 - TERRA (MANAZANA 4) | PL - 1315 | Outinord IND 1" | Placa entrepiso torre 1 eje 13 al 19 entre F - J apt 2210, 2211 y escalera eje 17 al 19 entre D - G costado oriental piso 19 al piso 20 | 2025-10-16 | 2025-10-23 | 7 | 20.7 | 23 | 111.1 | PLACA | 22.9 | 2 | 111.111
23472 - TERRA (MANAZANA 4) | PL - 1310 | Outinord IND 1" | Placa entrepiso torre 1 eje 1 al 5 entre F - J apt 2102, 2103 y escalera eje 1 al 2 entre D - G costado occidental piso 19 al piso 20 | 2025-10-14 | 2025-10-21 | 7 | 20.7 | 19.6 | 94.7 | PLACA | 20 | 2 | 94.686
23472 - TERRA (MANAZANA 4) | PL - 1310 | Outinord IND 1" | Placa entrepiso torre 1 eje 1 al 5 entre F - J apt 2102, 2103 y escalera eje 1 al 2 entre D - G costado occidental piso 19 al piso 20 | 2025-10-14 | 2025-10-21 | 7 | 20.7 | 20.4 | 98.6 | PLACA | 20 | 2 | 98.551
23472 - TERRA (MANAZANA 4) | PL - 1308 | Outinord IND 1" | Placa entrepiso torre 1 eje 1 al 5 entre A - E apt 2104 - 2105 | 2025-10-10 | 2025-10-17 | 7 | 20.7 | 17.7 | 85.5 | PLACA | 17.45 | 2 | 85.507
23472 - TERRA (MANAZANA 4) | PL - 1308 | Outinord IND 1" | Placa entrepiso torre 1 eje 1 al 5 entre A - E apt 2104 - 2105 | 2025-10-10 | 2025-10-17 | 7 | 20.7 | 17.2 | 83.1 | PLACA | 17.45 | 2 | 83.092
23472 - TERRA (MANAZANA 4) | PL - 1306 | Outinord Ind. 1" | Placa Entrepiso Torre 1 Eje 6 al 13 entre F - J Apt 2101 , 2112 | 2025-10-09 | 2025-10-16 | 7 | 20.7 | 24.5 | 118.4 | PLACA | 24.45 | 2 | 118.357
23472 - TERRA (MANAZANA 4) | PL - 1306 | Outinord Ind. 1" | Placa Entrepiso Torre 1 Eje 6 al 13 entre F - J Apt 2101 , 2112 | 2025-10-09 | 2025-10-16 | 7 | 20.7 | 24.4 | 117.9 | PLACA | 24.45 | 2 | 117.874
23472 - TERRA (MANAZANA 4) | PL - 1304 | Outinord Ind. 1" | Placa entrepiso Torre 1 eje6 al 13 entre A - E Apt 2106 , 2107 | 2025-10-08 | 2025-10-15 | 7 | 20.7 | 22.7 | 109.7 | PLACA | 22.95 | 2 | 109.662
23472 - TERRA (MANAZANA 4) | PL - 1304 | Outinord Ind. 1" | Placa entrepiso Torre 1 eje6 al 13 entre A - E Apt 2106 , 2107 | 2025-10-08 | 2025-10-15 | 7 | 20.7 | 23.2 | 112.1 | PLACA | 22.95 | 2 | 112.077
23472 - TERRA (MANAZANA 4) | PL - 1302 | Outinord IND 1" | Placa entrepiso torre 1 eje 13 al 19 entre F - J apt 2110, 2111 y escalera eje 17 al 19 entre D - G costado oriental piso 18 al piso 19 | 2025-10-07 | 2025-10-14 | 7 | 20.7 | 25.6 | 123.7 | PLACA | 25.45 | 2 | 123.671
23472 - TERRA (MANAZANA 4) | PL - 1302 | Outinord IND 1" | Placa entrepiso torre 1 eje 13 al 19 entre F - J apt 2110, 2111 y escalera eje 17 al 19 entre D - G costado oriental piso 18 al piso 19 | 2025-10-07 | 2025-10-14 | 7 | 20.7 | 25.3 | 122.2 | PLACA | 25.45 | 2 | 122.222
23472 - TERRA (MANAZANA 4) | PL - 1299 | Outinord IND 1" | Placa entrepiso eje 13 al 19 entre A - E apt 2108, 2109 | 2025-10-06 | 2025-10-13 | 7 | 20.7 | 17.7 | 85.5 | PLACA | 17.4 | 2 | 85.507
23472 - TERRA (MANAZANA 4) | PL - 1299 | Outinord IND 1" | Placa entrepiso eje 13 al 19 entre A - E apt 2108, 2109 | 2025-10-06 | 2025-10-13 | 7 | 20.7 | 17.1 | 82.6 | PLACA | 17.4 | 2 | 82.609
23472 - TERRA (MANAZANA 4) | PL - 1297 | Outinord IND 1" | Placa entrepiso Torre 1 eje 1 al 5 entre F - J Apt 2002, 2003 y escalera eje 1 al 2 entre D - G Costado occidental Piso 18 al piso 19 | 2025-10-04 | 2025-10-11 | 7 | 20.7 | 20.7 | 100 | PLACA | 21.05 | 2 | 100
23472 - TERRA (MANAZANA 4) | PL - 1297 | Outinord IND 1" | Placa entrepiso Torre 1 eje 1 al 5 entre F - J Apt 2002, 2003 y escalera eje 1 al 2 entre D - G Costado occidental Piso 18 al piso 19 | 2025-10-04 | 2025-10-11 | 7 | 20.7 | 21.4 | 103.4 | PLACA | 21.05 | 2 | 103.382
23472 - TERRA (MANAZANA 4) | PL - 1295 | Outinord IND 1" | Placa Entrepiso Torre 1 Eje 1 al 5 entre A - E Apt 2004, 2005 | 2025-10-03 | 2025-10-10 | 7 | 20.7 | 21.9 | 105.8 | PLACA | 21.65 | 2 | 105.797
23472 - TERRA (MANAZANA 4) | PL - 1295 | Outinord IND 1" | Placa Entrepiso Torre 1 Eje 1 al 5 entre A - E Apt 2004, 2005 | 2025-10-03 | 2025-10-10 | 7 | 20.7 | 21.4 | 103.4 | PLACA | 21.65 | 2 | 103.382
23472 - TERRA (MANAZANA 4) | PL - 1293 | Outinord IND 1" | Placa entrepiso torre 1 eje 6 al 13 entre F - J apt 2001 - 2002 | 2025-10-02 | 2025-10-09 | 7 | 20.7 | 20 | 96.6 | PLACA | 19.7 | 2 | 96.618
23472 - TERRA (MANAZANA 4) | PL - 1293 | Outinord IND 1" | Placa entrepiso torre 1 eje 6 al 13 entre F - J apt 2001 - 2002 | 2025-10-02 | 2025-10-09 | 7 | 20.7 | 19.4 | 93.7 | PLACA | 19.7 | 2 | 93.72
23472 - TERRA (MANAZANA 4) | PL - 1291 | Outinord IND 1" | Placa entrepiso eje 6 al 13 entre A - E apt 2006 - 2007 torre 1 | 2025-10-01 | 2025-10-08 | 7 | 20.7 | 19.6 | 94.7 | PLACA | 19.35 | 2 | 94.686
23472 - TERRA (MANAZANA 4) | PL - 1291 | Outinord IND 1" | Placa entrepiso eje 6 al 13 entre A - E apt 2006 - 2007 torre 1 | 2025-10-01 | 2025-10-08 | 7 | 20.7 | 19.1 | 92.3 | PLACA | 19.35 | 2 | 92.271
23472 - TERRA (MANAZANA 4) | PL - 1285 | Outinord IND 1" | Placa Entrepiso eje 1 al 5 entre F - J Apt 1902, 1903 y escalera eje 1 al 2 entre D - G costado occidental piso 17 al piso 18 | 2025-09-27 | 2025-10-04 | 7 | 20.7 | 21.7 | 104.8 | PLACA | 21.55 | 2 | 104.831
23472 - TERRA (MANAZANA 4) | PL - 1285 | Outinord IND 1" | Placa Entrepiso eje 1 al 5 entre F - J Apt 1902, 1903 y escalera eje 1 al 2 entre D - G costado occidental piso 17 al piso 18 | 2025-09-27 | 2025-10-04 | 7 | 20.7 | 21.4 | 103.4 | PLACA | 21.55 | 2 | 103.382
23472 - TERRA (MANAZANA 4) | PL - 1283 | Outinord IND 1" | Placa Entrepiso Torre 1 Eje 1 al 5 entreA - E Apt 1904 , 1905 | 2025-09-26 | 2025-10-03 | 7 | 20.7 | 23.1 | 111.6 | PLACA | 23.55 | 2 | 111.594
23472 - TERRA (MANAZANA 4) | PL - 1283 | Outinord IND 1" | Placa Entrepiso Torre 1 Eje 1 al 5 entreA - E Apt 1904 , 1905 | 2025-09-26 | 2025-10-03 | 7 | 20.7 | 24 | 115.9 | PLACA | 23.55 | 2 | 115.942
23472 - TERRA (MANAZANA 4) | PL - 1289 | Outinord IND 1/2" | Placa entrepiso torre 1 eje 13 al 19 entre F - J apt 2010 - 2011 y escalera eje 17 al 19 entre D - E costado oriental piso 17 al 18 | 2025-09-30 | 2025-10-07 | 7 | 20.7 | 15.9 | 76.8 | PLACA | 15.75 | 2 | 76.812
23472 - TERRA (MANAZANA 4) | PL - 1289 | Outinord IND 1/2" | Placa entrepiso torre 1 eje 13 al 19 entre F - J apt 2010 - 2011 y escalera eje 17 al 19 entre D - E costado oriental piso 17 al 18 | 2025-09-30 | 2025-10-07 | 7 | 20.7 | 15.6 | 75.4 | PLACA | 15.75 | 2 | 75.362
23472 - TERRA (MANAZANA 4) | PL - 1287 | Outinord IND 1" | Placa entrepiso torre 1 eje 13 al 19 entre 2A - E apt 2008 - 2009 | 2025-09-29 | 2025-10-06 | 7 | 20.7 | 23.5 | 113.5 | PLACA | 23.05 | 2 | 113.527
23472 - TERRA (MANAZANA 4) | PL - 1287 | Outinord IND 1" | Placa entrepiso torre 1 eje 13 al 19 entre 2A - E apt 2008 - 2009 | 2025-09-29 | 2025-10-06 | 7 | 20.7 | 22.6 | 109.2 | PLACA | 23.05 | 2 | 109.179
23472 - TERRA (MANAZANA 4) | PL - 1281 | Outinord IND 1" | Placa entre piso torre 1 eje 6 al 13 entre F - G apt 1901 , 1912 y placa de fosos de ascensores | 2025-09-25 | 2025-10-02 | 7 | 20.7 | 24.5 | 118.4 | PLACA | 24.65 | 2 | 118.357
23472 - TERRA (MANAZANA 4) | PL - 1281 | Outinord IND 1" | Placa entre piso torre 1 eje 6 al 13 entre F - G apt 1901 , 1912 y placa de fosos de ascensores | 2025-09-25 | 2025-10-02 | 7 | 20.7 | 24.8 | 119.8 | PLACA | 24.65 | 2 | 119.807
23472 - TERRA (MANAZANA 4) | PL - 1279 | Outinord IND 1" | Placa entre piso torre 1 eje 6 al 13 entre A - E apt 1906 , 1907 | 2025-09-24 | 2025-10-01 | 7 | 20.7 | 25.8 | 124.6 | PLACA | 25.6 | 2 | 124.638
23472 - TERRA (MANAZANA 4) | PL - 1279 | Outinord IND 1" | Placa entre piso torre 1 eje 6 al 13 entre A - E apt 1906 , 1907 | 2025-09-24 | 2025-10-01 | 7 | 20.7 | 25.4 | 122.7 | PLACA | 25.6 | 2 | 122.705
23472 - TERRA (MANAZANA 4) | PL - 1277 | Outinord IND 1" | Placa entre piso torre 1 eje 13 al 19 entre F - J apt 1910 , 1911 y escalera eje 1 al 2 entre D - G costado occidental piso 16 al piso 17 | 2025-09-23 | 2025-09-30 | 7 | 20.7 | 19.9 | 96.1 | PLACA | 20.05 | 2 | 96.135
23472 - TERRA (MANAZANA 4) | PL - 1277 | Outinord IND 1" | Placa entre piso torre 1 eje 13 al 19 entre F - J apt 1910 , 1911 y escalera eje 1 al 2 entre D - G costado occidental piso 16 al piso 17 | 2025-09-23 | 2025-09-30 | 7 | 20.7 | 20.2 | 97.6 | PLACA | 20.05 | 2 | 97.585
23472 - TERRA (MANAZANA 4) | PL - 1275 | Outinord IND 1" | Placa entrepiso torre 1 eje 13 al 19 entre A - E apt. 1908, 1909 | 2025-09-22 | 2025-09-29 | 7 | 20.7 | 21 | 101.4 | PLACA | 20.9 | 2 | 101.449
23472 - TERRA (MANAZANA 4) | PL - 1275 | Outinord IND 1" | Placa entrepiso torre 1 eje 13 al 19 entre A - E apt. 1908, 1909 | 2025-09-22 | 2025-09-29 | 7 | 20.7 | 20.8 | 100.5 | PLACA | 20.9 | 2 | 100.483
23472 - TERRA (MANAZANA 4) | PL - 1272 | Outinord IND 1" | Placa entrepiso torre 1 eje 1 al 7 entre F - J Apt 1802 , 1803 y escalera eje 1 al 2 entre D - G Costado occidental piso 15 al piso 16 | 2025-09-20 | 2025-09-27 | 7 | 20.7 | 23.8 | 115 | PLACA | 23.5 | 2 | 114.976
23472 - TERRA (MANAZANA 4) | PL - 1272 | Outinord IND 1" | Placa entrepiso torre 1 eje 1 al 7 entre F - J Apt 1802 , 1803 y escalera eje 1 al 2 entre D - G Costado occidental piso 15 al piso 16 | 2025-09-20 | 2025-09-27 | 7 | 20.7 | 23.2 | 112.1 | PLACA | 23.5 | 2 | 112.077
23472 - TERRA (MANAZANA 4) | PL-1267 | Outinord Ind. 1" | Escalera torre 1 eje 17 al entre D-G costado oriental piso 16 a 17 | 2025-09-15 | 2025-09-22 | 7 | 20.7 | 21.7 | 104.8 |  | 21.55 | 2 | 104.831
23472 - TERRA (MANAZANA 4) | PL-1267 | Outinord Ind. 1" | Escalera torre 1 eje 17 al entre D-G costado oriental piso 16 a 17 | 2025-09-15 | 2025-09-22 | 7 | 20.7 | 21.4 | 103.4 |  | 21.55 | 2 | 103.382
23472 - TERRA (MANAZANA 4) | PL 1265 | Outinord Ind 1" | Placa Entrepiso Torre 1 eje 1 al 5 entre A - E Apt 1804, 1805 | 2025-09-11 | 2025-09-18 | 7 | 20.7 | 20.5 | 99 | PLACA | 20.3 | 2 | 99.034
23472 - TERRA (MANAZANA 4) | PL 1265 | Outinord Ind 1" | Placa Entrepiso Torre 1 eje 1 al 5 entre A - E Apt 1804, 1805 | 2025-09-11 | 2025-09-18 | 7 | 20.7 | 20.1 | 97.1 | PLACA | 20.3 | 2 | 97.101
23472 - TERRA (MANAZANA 4) | PL 1264 | Outinord Ind 1" | Placa entrepiso torre 1 eje 6 al 13 entre F - J Apt 1801 , 1812 | 2025-09-10 | 2025-09-17 | 7 | 20.7 | 21 | 101.4 | PLACA | 21.15 | 2 | 101.449
23472 - TERRA (MANAZANA 4) | PL 1264 | Outinord Ind 1" | Placa entrepiso torre 1 eje 6 al 13 entre F - J Apt 1801 , 1812 | 2025-09-10 | 2025-09-17 | 7 | 20.7 | 21.3 | 102.9 | PLACA | 21.15 | 2 | 102.899
23472 - TERRA (MANAZANA 4) | PL - 1263 | Outinord IND 1" | Placa entrepiso torre 1 eje 6 al 13 entre A - E apt 1806, 1807 y escalera eje 17 al 19 entre D - E costado oriental piso 15 al piso 16 | 2025-09-09 | 2025-09-16 | 7 | 20.7 | 21.2 | 102.4 | PLACA | 20.85 | 2 | 102.415
23472 - TERRA (MANAZANA 4) | PL - 1263 | Outinord IND 1" | Placa entrepiso torre 1 eje 6 al 13 entre A - E apt 1806, 1807 y escalera eje 17 al 19 entre D - E costado oriental piso 15 al piso 16 | 2025-09-09 | 2025-09-16 | 7 | 20.7 | 20.5 | 99 | PLACA | 20.85 | 2 | 99.034
23472 - TERRA (MANAZANA 4) | PL - 1261 | Outinord IND 1" | Placa entrepiso torre 1 eje 13 al 19 entre F - J apt 1810, 1811 | 2025-09-08 | 2025-09-15 | 7 | 20.7 | 24.8 | 119.8 | PLACA | 24.35 | 2 | 119.807
23472 - TERRA (MANAZANA 4) | PL - 1261 | Outinord IND 1" | Placa entrepiso torre 1 eje 13 al 19 entre F - J apt 1810, 1811 | 2025-09-08 | 2025-09-15 | 7 | 20.7 | 23.9 | 115.5 | PLACA | 24.35 | 2 | 115.459
23472 - TERRA (MANAZANA 4) | PL-1258 | Outinord IND 1" | Placa entrepiso torre 1 eje 13 al 19 entre A-E Apt. 1808, 1809 y escalera eje 17 al 19 entre D-E costado Oriental piso 14 al piso 15 | 2025-09-06 | 2025-09-13 | 7 | 20.7 | 20 | 96.6 | PLACA | 19.85 | 2 | 96.618
23472 - TERRA (MANAZANA 4) | PL-1258 | Outinord IND 1" | Placa entrepiso torre 1 eje 13 al 19 entre A-E Apt. 1808, 1809 y escalera eje 17 al 19 entre D-E costado Oriental piso 14 al piso 15 | 2025-09-06 | 2025-09-13 | 7 | 20.7 | 19.7 | 95.2 | PLACA | 19.85 | 2 | 95.169
23472 - TERRA (MANAZANA 4) | PL-1256 | Outinord IND 1" | Placa entrepiso torre 1 eje 1 al 5 entre F-J apt 1702-1703 | 2025-09-05 | 2025-09-12 | 7 | 20.7 | 24.3 | 117.4 | PLACA | 24.8 | 2 | 117.391
23472 - TERRA (MANAZANA 4) | PL-1256 | Outinord IND 1" | Placa entrepiso torre 1 eje 1 al 5 entre F-J apt 1702-1703 | 2025-09-05 | 2025-09-12 | 7 | 20.7 | 25.3 | 122.2 | PLACA | 24.8 | 2 | 122.222
23472 - TERRA (MANAZANA 4) | PL - 1249 | Outinord IND 1" | Placa entre piso torre 1 eje 7 al 13 entre A - E apt 1706 , 1707 | 2025-09-02 | 2025-09-09 | 7 | 20.7 | 22.5 | 108.7 | PLACA | 22.4 | 2 | 108.696
23472 - TERRA (MANAZANA 4) | PL - 1249 | Outinord IND 1" | Placa entre piso torre 1 eje 7 al 13 entre A - E apt 1706 , 1707 | 2025-09-02 | 2025-09-09 | 7 | 20.7 | 22.3 | 107.7 | PLACA | 22.4 | 2 | 107.729
23472 - TERRA (MANAZANA 4) | PL - 1247 | Outinord IND 1" | Placa entre piso torre 1 eje 13 al 19 entre F - J apt 1710,1711 | 2025-09-01 | 2025-09-08 | 7 | 20.7 | 19.6 | 94.7 | PLACA | 19.5 | 2 | 94.686
23472 - TERRA (MANAZANA 4) | PL - 1247 | Outinord IND 1" | Placa entre piso torre 1 eje 13 al 19 entre F - J apt 1710,1711 | 2025-09-01 | 2025-09-08 | 7 | 20.7 | 19.4 | 93.7 | PLACA | 19.5 | 2 | 93.72
23472 - TERRA (MANAZANA 4) | PL - 1245 | Outinord IND 1" | Placa entrepiso torre 1 eje 12 al 19 entre A - E apt 1708, 1709 y escalera eje 17 al 19 entre D - G costado oriental piso 13 al piso 14 | 2025-08-30 | 2025-09-06 | 7 | 20.7 | 20.6 | 99.5 | PLACA | 20.8 | 2 | 99.517
23472 - TERRA (MANAZANA 4) | PL - 1245 | Outinord IND 1" | Placa entrepiso torre 1 eje 12 al 19 entre A - E apt 1708, 1709 y escalera eje 17 al 19 entre D - G costado oriental piso 13 al piso 14 | 2025-08-30 | 2025-09-06 | 7 | 20.7 | 21 | 101.4 | PLACA | 20.8 | 2 | 101.449
23472 - TERRA (MANAZANA 4) | PL - 1242 | Outinord IND 1" | Placa entrepiso torre 1 eje 1 al 6 entre F - J apt 1603, 1602 | 2025-08-29 | 2025-09-05 | 7 | 20.7 | 24.4 | 117.9 | PLACA | 24.95 | 2 | 117.874
23472 - TERRA (MANAZANA 4) | PL - 1242 | Outinord IND 1" | Placa entrepiso torre 1 eje 1 al 6 entre F - J apt 1603, 1602 | 2025-08-29 | 2025-09-05 | 7 | 20.7 | 25.5 | 123.2 | PLACA | 24.95 | 2 | 123.188
23472 - TERRA (MANAZANA 4) | PL - 1240 | Outinord IND 1" | Placa entrepiso torre 1 eje 1 al 5 entre A - E apt 1604, 1605 y escalera eje 1 al 2 entre D - G costado oriental piso 13 al piso 14 | 2025-08-28 | 2025-09-04 | 7 | 20.7 | 25.2 | 121.7 | PLACA | 25 | 2 | 121.739
23472 - TERRA (MANAZANA 4) | PL - 1240 | Outinord IND 1" | Placa entrepiso torre 1 eje 1 al 5 entre A - E apt 1604, 1605 y escalera eje 1 al 2 entre D - G costado oriental piso 13 al piso 14 | 2025-08-28 | 2025-09-04 | 7 | 20.7 | 24.8 | 119.8 | PLACA | 25 | 2 | 119.807
23472 - TERRA (MANAZANA 4) | PL - 1238 | Outinord IND 1" | Placa Entrepiso Torre 1 Eje 7 al 13 Entre F- J Apt 1601 , 1612 | 2025-08-27 | 2025-09-03 | 7 | 20.7 | 24 | 115.9 | PLACA | 24.1 | 2 | 115.942
23472 - TERRA (MANAZANA 4) | PL - 1238 | Outinord IND 1" | Placa Entrepiso Torre 1 Eje 7 al 13 Entre F- J Apt 1601 , 1612 | 2025-08-27 | 2025-09-03 | 7 | 20.7 | 24.2 | 116.9 | PLACA | 24.1 | 2 | 116.908
23472 - TERRA (MANAZANA 4) | PL - 1235 | Outinord IND 1" | Placa entrepiso torre 1 eje 6 al 13 entre A - E apt 1606, 1607 y escalera eje 17 al 19 entre D - G costado oriental piso 12 al piso 13 | 2025-08-26 | 2025-09-02 | 7 | 20.7 | 20 | 96.6 | PLACA | 20.1 | 2 | 96.618
23472 - TERRA (MANAZANA 4) | PL - 1235 | Outinord IND 1" | Placa entrepiso torre 1 eje 6 al 13 entre A - E apt 1606, 1607 y escalera eje 17 al 19 entre D - G costado oriental piso 12 al piso 13 | 2025-08-26 | 2025-09-02 | 7 | 20.7 | 20.2 | 97.6 | PLACA | 20.1 | 2 | 97.585
23472 - TERRA (MANAZANA 4) | PL - 1233 | Outinord IND 1" | Placa entrepiso torre 1 eje 13 al 19 entre F - J apt 1610, 1611 | 2025-08-25 | 2025-09-01 | 7 | 20.7 | 21.3 | 102.9 | PLACA | 21.35 | 2 | 102.899
23472 - TERRA (MANAZANA 4) | PL - 1233 | Outinord IND 1" | Placa entrepiso torre 1 eje 13 al 19 entre F - J apt 1610, 1611 | 2025-08-25 | 2025-09-01 | 7 | 20.7 | 21.4 | 103.4 | PLACA | 21.35 | 2 | 103.382
23472 - TERRA (MANAZANA 4) | PL-1231 | Outinord IND 1" | Placa entrepiso torre 1 eje 13 al 19 entre A - E apto 1608, 1609 | 2025-08-23 | 2025-08-30 | 7 | 20.7 | 19.6 | 94.7 | PLACA | 19.35 | 2 | 94.686
23472 - TERRA (MANAZANA 4) | PL-1231 | Outinord IND 1" | Placa entrepiso torre 1 eje 13 al 19 entre A - E apto 1608, 1609 | 2025-08-23 | 2025-08-30 | 7 | 20.7 | 19.1 | 92.3 | PLACA | 19.35 | 2 | 92.271
23472 - TERRA (MANAZANA 4) | PL-1229 | Outinord IND 1" | Placa entrepiso torre 1 eje 1 al 7 entre F - J apto 1502, 1503 y escalera eje 17 al 19 entre D - G piso 11 a piso 12 costado oriental | 2025-08-22 | 2025-08-29 | 7 | 20.7 | 24.3 | 117.4 | PLACA | 24.25 | 2 | 117.391
23472 - TERRA (MANAZANA 4) | PL-1229 | Outinord IND 1" | Placa entrepiso torre 1 eje 1 al 7 entre F - J apto 1502, 1503 y escalera eje 17 al 19 entre D - G piso 11 a piso 12 costado oriental | 2025-08-22 | 2025-08-29 | 7 | 20.7 | 24.2 | 116.9 | PLACA | 24.25 | 2 | 116.908
23472 - TERRA (MANAZANA 4) | PL-1227 | Outinord IND 1" | Placa entrepiso torre 1 eje 1 al 7 entre A - E apto 1504, 1505 | 2025-08-21 | 2025-08-28 | 7 | 20.7 | 17.8 | 86 | PLACA | 17.5 | 2 | 85.99
23472 - TERRA (MANAZANA 4) | PL-1227 | Outinord IND 1" | Placa entrepiso torre 1 eje 1 al 7 entre A - E apto 1504, 1505 | 2025-08-21 | 2025-08-28 | 7 | 20.7 | 17.2 | 83.1 | PLACA | 17.5 | 2 | 83.092
23472 - TERRA (MANAZANA 4) | PL-1226 | Outinord IND 1" | Placa entrepiso torre 1 eje 7 al 13 entre F - J apto 1501, 1512 | 2025-08-20 | 2025-08-27 | 7 | 20.7 | 18.5 | 89.4 | PLACA | 18.15 | 2 | 89.372
23472 - TERRA (MANAZANA 4) | PL-1226 | Outinord IND 1" | Placa entrepiso torre 1 eje 7 al 13 entre F - J apto 1501, 1512 | 2025-08-20 | 2025-08-27 | 7 | 20.7 | 17.8 | 86 | PLACA | 18.15 | 2 | 85.99
23472 - TERRA (MANAZANA 4) | PL-1223 | Outinord IND 1" | Placa Entrepiso Torre 1 eje 7 al 13 entre A - E Apt 1506, 1507 | 2025-08-19 | 2025-08-26 | 7 | 20.7 | 18.1 | 87.4 | PLACA | 17.95 | 2 | 87.44
23472 - TERRA (MANAZANA 4) | PL-1223 | Outinord IND 1" | Placa Entrepiso Torre 1 eje 7 al 13 entre A - E Apt 1506, 1507 | 2025-08-19 | 2025-08-26 | 7 | 20.7 | 17.8 | 86 | PLACA | 17.95 | 2 | 85.99
23472 - TERRA (MANAZANA 4) | PL - 1221 | Outinord IND 1" | Placa entrepiso torre 1 eje 13 al 19 entre F - J apt 1510, 1511 y escalera eje 17 al 19 entre D - G piso 10 al piso 11 costado oriental | 2025-08-15 | 2025-08-22 | 7 | 20.7 | 24.5 | 118.4 | PLACA | 24.6 | 2 | 118.357
23472 - TERRA (MANAZANA 4) | PL - 1221 | Outinord IND 1" | Placa entrepiso torre 1 eje 13 al 19 entre F - J apt 1510, 1511 y escalera eje 17 al 19 entre D - G piso 10 al piso 11 costado oriental | 2025-08-15 | 2025-08-22 | 7 | 20.7 | 24.7 | 119.3 | PLACA | 24.6 | 2 | 119.324
23472 - TERRA (MANAZANA 4) | PL-1217 | Outinord IND 1" | Placa entrepiso torre 1 eje 1 al 7 entre F - J apt 1402, 1403 y escalera 1 al 2 entre D - G piso 12 al piso 13 costado occidental | 2025-08-13 | 2025-08-20 | 7 | 20.7 | 23.1 | 111.6 | PLACA | 23.3 | 2 | 111.594
23472 - TERRA (MANAZANA 4) | PL-1217 | Outinord IND 1" | Placa entrepiso torre 1 eje 1 al 7 entre F - J apt 1402, 1403 y escalera 1 al 2 entre D - G piso 12 al piso 13 costado occidental | 2025-08-13 | 2025-08-20 | 7 | 20.7 | 23.5 | 113.5 | PLACA | 23.3 | 2 | 113.527
23472 - TERRA (MANAZANA 4) | PL-1216 | Outinord IND 1" | Placa cubierta torre 2 baño y cuarto SETT | 2025-08-13 | 2025-08-20 | 7 | 20.7 | 23 | 111.1 | PLACA | 22.95 | 2 | 111.111
23472 - TERRA (MANAZANA 4) | PL-1216 | Outinord IND 1" | Placa cubierta torre 2 baño y cuarto SETT | 2025-08-13 | 2025-08-20 | 7 | 20.7 | 22.9 | 110.6 | PLACA | 22.95 | 2 | 110.628
23472 - TERRA (MANAZANA 4) | PL - 1219 | Outinord IND 1" | Placa entrepiso torre 1 eje 12 al 19 entre A - E apt 1508, 1509 | 2025-08-14 | 2025-08-21 | 7 | 20.7 | 20.3 | 98.1 | PLACA | 20.25 | 2 | 98.068
23472 - TERRA (MANAZANA 4) | PL - 1219 | Outinord IND 1" | Placa entrepiso torre 1 eje 12 al 19 entre A - E apt 1508, 1509 | 2025-08-14 | 2025-08-21 | 7 | 20.7 | 20.2 | 97.6 | PLACA | 20.25 | 2 | 97.585
23472 - TERRA (MANAZANA 4) | PL-1211 | Outinord IND 1" | Placa entrepiso torre 1 eje 7 al 13 entre F-J apt 1401, 1412 | 2025-08-11 | 2025-08-18 | 7 | 20.7 | 17.7 | 85.5 | PLACA | 17.45 | 2 | 85.507
23472 - TERRA (MANAZANA 4) | PL-1211 | Outinord IND 1" | Placa entrepiso torre 1 eje 7 al 13 entre F-J apt 1401, 1412 | 2025-08-11 | 2025-08-18 | 7 | 20.7 | 17.2 | 83.1 | PLACA | 17.45 | 2 | 83.092
23472 - TERRA (MANAZANA 4) | PL-1214 | Outinord IND 1" | Placa torre 1 entrepiso eje 1 al 7 entre A - E apto 1404, 1405 | 2025-08-12 | 2025-08-19 | 7 | 20.7 | 16.2 | 78.3 | PLACA | 16.05 | 2 | 78.261
23472 - TERRA (MANAZANA 4) | PL-1214 | Outinord IND 1" | Placa torre 1 entrepiso eje 1 al 7 entre A - E apto 1404, 1405 | 2025-08-12 | 2025-08-19 | 7 | 20.7 | 15.9 | 76.8 | PLACA | 16.05 | 2 | 76.812
23472 - TERRA (MANAZANA 4) | PL - 1209 | Outinord IND 1" | Placa entrepiso torre 1 eje 7 al 13 entre A - J apt 1406, 1407 y escalera salida de emergencia torre 3 costado oriental | 2025-08-09 | 2025-08-16 | 7 | 20.7 | 13.7 | 66.2 | PLACA | 13.6 | 2 | 66.184
23472 - TERRA (MANAZANA 4) | PL - 1209 | Outinord IND 1" | Placa entrepiso torre 1 eje 7 al 13 entre A - J apt 1406, 1407 y escalera salida de emergencia torre 3 costado oriental | 2025-08-09 | 2025-08-16 | 7 | 20.7 | 13.5 | 65.2 | PLACA | 13.6 | 2 | 65.217
23472 - TERRA (MANAZANA 4) | PL-1196 | Outinord IND 1" | Placa entrepiso torre 1 eje 1 al 7 entre F - J apto 1302, 1303 | 2025-07-30 | 2025-08-06 | 7 | 20.7 | 19.2 | 92.8 | PLACA | 19.3 | 2 | 92.754
23472 - TERRA (MANAZANA 4) | PL-1196 | Outinord IND 1" | Placa entrepiso torre 1 eje 1 al 7 entre F - J apto 1302, 1303 | 2025-07-30 | 2025-08-06 | 7 | 20.7 | 19.4 | 93.7 | PLACA | 19.3 | 2 | 93.72
23472 - TERRA (MANAZANA 4) | PL - 1194 | Outinord IND 1" | Placa entrepiso torre 1, eje 1 al 7 entre A - E, APt. 1304, 1305 y escalera eje 1 al 2 entre D - G, costado occidental piso 10 al piso 11. | 2025-07-29 | 2025-08-05 | 7 | 20.7 | 22.3 | 107.7 | PLACA | 21.75 | 2 | 107.729
23472 - TERRA (MANAZANA 4) | PL - 1194 | Outinord IND 1" | Placa entrepiso torre 1, eje 1 al 7 entre A - E, APt. 1304, 1305 y escalera eje 1 al 2 entre D - G, costado occidental piso 10 al piso 11. | 2025-07-29 | 2025-08-05 | 7 | 20.7 | 21.2 | 102.4 | PLACA | 21.75 | 2 | 102.415
23472 - TERRA (MANAZANA 4) | PL - 1193 | Outinord IND 1" | Placa entrepiso torre 1, eje 7 al 13 entre E - J, Apt. 1301, 1312. | 2025-07-28 | 2025-08-04 | 7 | 20.7 | 16 | 77.3 | PLACA | 16.25 | 2 | 77.295
23472 - TERRA (MANAZANA 4) | PL - 1193 | Outinord IND 1" | Placa entrepiso torre 1, eje 7 al 13 entre E - J, Apt. 1301, 1312. | 2025-07-28 | 2025-08-04 | 7 | 20.7 | 16.5 | 79.7 | PLACA | 16.25 | 2 | 79.71
23472 - TERRA (MANAZANA 4) | PL - 1191 | Outinord IND 1" | Placa entrepiso torre 1, eje 7 al 13 entre A - E, Apt. 1306 - 1307. | 2025-07-26 | 2025-08-02 | 7 | 20.7 | 18.6 | 89.9 | PLACA | 18.4 | 2 | 89.855
23472 - TERRA (MANAZANA 4) | PL - 1191 | Outinord IND 1" | Placa entrepiso torre 1, eje 7 al 13 entre A - E, Apt. 1306 - 1307. | 2025-07-26 | 2025-08-02 | 7 | 20.7 | 18.2 | 87.9 | PLACA | 18.4 | 2 | 87.923
23472 - TERRA (MANAZANA 4) | PL - 1189 | Outinord IND 1" | Placa entrepiso torre 1, eje 13 al 19 entre F - J, Apt. 1310, 1311 y escalera costado oriental, eje 17 al 19 entre D - E, piso 9 al piso 10. | 2025-07-25 | 2025-08-01 | 7 | 20.7 | 14.8 | 71.5 | PLACA | 14.55 | 2 | 71.498
23472 - TERRA (MANAZANA 4) | PL - 1189 | Outinord IND 1" | Placa entrepiso torre 1, eje 13 al 19 entre F - J, Apt. 1310, 1311 y escalera costado oriental, eje 17 al 19 entre D - E, piso 9 al piso 10. | 2025-07-25 | 2025-08-01 | 7 | 20.7 | 14.3 | 69.1 | PLACA | 14.55 | 2 | 69.082
23472 - TERRA (MANAZANA 4) | PL-1187 | Outinord IND 1" | Placa entrepiso torre 1 eje 13 al 19 entre A - E apto 1308, 1309 | 2025-07-24 | 2025-07-31 | 7 | 20.7 | 17.3 | 83.6 | PLACA | 17 | 2 | 83.575
23472 - TERRA (MANAZANA 4) | PL-1187 | Outinord IND 1" | Placa entrepiso torre 1 eje 13 al 19 entre A - E apto 1308, 1309 | 2025-07-24 | 2025-07-31 | 7 | 20.7 | 16.7 | 80.7 | PLACA | 17 | 2 | 80.676
23472 - TERRA (MANAZANA 4) | PL-1182 | Outinord IND 1" | Placa entrepiso torre 1 eje 1 al 7 entre F - J apto 1202, 1203 y escalera eje 1 al 2 entre D - G costado occidental piso 9 al piso 10 | 2025-07-23 | 2025-07-30 | 7 | 20.7 | 28.1 | 135.7 | PLACA | 27.9 | 2 | 135.749
23472 - TERRA (MANAZANA 4) | PL-1182 | Outinord IND 1" | Placa entrepiso torre 1 eje 1 al 7 entre F - J apto 1202, 1203 y escalera eje 1 al 2 entre D - G costado occidental piso 9 al piso 10 | 2025-07-23 | 2025-07-30 | 7 | 20.7 | 27.7 | 133.8 | PLACA | 27.9 | 2 | 133.816
23472 - TERRA (MANAZANA 4) | PL-1180 | Outinord IND 1" | Placa entrepiso torre 1 eje 1 al 7 entre A - E apto 1204, 1205 | 2025-07-22 | 2025-07-29 | 7 | 20.7 | 16.3 | 78.7 | PLACA | 16.2 | 2 | 78.744
23472 - TERRA (MANAZANA 4) | PL-1180 | Outinord IND 1" | Placa entrepiso torre 1 eje 1 al 7 entre A - E apto 1204, 1205 | 2025-07-22 | 2025-07-29 | 7 | 20.7 | 16.1 | 77.8 | PLACA | 16.2 | 2 | 77.778
23472 - TERRA (MANAZANA 4) | PL - 1177 | Outinord IND 1" | Placa entrepiso torre 1 eje 7 al 13, entre F - J, Apt. 1201, 1212. | 2025-07-21 | 2025-07-28 | 7 | 20.7 | 16 | 77.3 | PLACA | 15.8 | 2 | 77.295
23472 - TERRA (MANAZANA 4) | PL - 1177 | Outinord IND 1" | Placa entrepiso torre 1 eje 7 al 13, entre F - J, Apt. 1201, 1212. | 2025-07-21 | 2025-07-28 | 7 | 20.7 | 15.6 | 75.4 | PLACA | 15.8 | 2 | 75.362
23472 - TERRA (MANAZANA 4) | PL - 1175 | Outinord IND 1" | Placa entrepiso torre 1 eje A - E apt 1206, 1207 y escalera eje 1 al 2 entre D - G costado occidental piso 8 al piso 9 | 2025-07-19 | 2025-07-26 | 7 | 20.7 | 15.3 | 73.9 | PLACA | 15.1 | 2 | 73.913
23472 - TERRA (MANAZANA 4) | PL - 1175 | Outinord IND 1" | Placa entrepiso torre 1 eje A - E apt 1206, 1207 y escalera eje 1 al 2 entre D - G costado occidental piso 8 al piso 9 | 2025-07-19 | 2025-07-26 | 7 | 20.7 | 14.9 | 72 | PLACA | 15.1 | 2 | 71.981
23472 - TERRA (MANAZANA 4) | PL - 1173 | Outinord IND 1" | Placa entrepiso torre 1 eje 13 al 19 entre F - J apt 1210, 1211 | 2025-07-18 | 2025-07-25 | 7 | 20.7 | 19.6 | 94.7 | PLACA | 19.3 | 2 | 94.686
23472 - TERRA (MANAZANA 4) | PL - 1173 | Outinord IND 1" | Placa entrepiso torre 1 eje 13 al 19 entre F - J apt 1210, 1211 | 2025-07-18 | 2025-07-25 | 7 | 20.7 | 19 | 91.8 | PLACA | 19.3 | 2 | 91.787
23472 - TERRA (MANAZANA 4) | PL - 1171 | Outinord IND. 1" | Placa entrepiso Torre 1 eje 13 al 19 entre A - E Apt 1208, 1209 y escalera eje 17 al 19 entre D - G costado Oriental Piso 8 al piso 9 | 2025-07-19 | 2025-07-26 | 7 | 20.7 | 17.7 | 85.5 | PLACA | 17.45 | 2 | 85.507
23472 - TERRA (MANAZANA 4) | PL - 1171 | Outinord IND. 1" | Placa entrepiso Torre 1 eje 13 al 19 entre A - E Apt 1208, 1209 y escalera eje 17 al 19 entre D - G costado Oriental Piso 8 al piso 9 | 2025-07-19 | 2025-07-26 | 7 | 20.7 | 17.2 | 83.1 | PLACA | 17.45 | 2 | 83.092
23472 - TERRA (MANAZANA 4) | PL - 1168 | Outinord IND. 1" | Placa entrepiso Torre 1 eje 1 al 5 entre E - J Apt 1102, 1103 | 2025-07-16 | 2025-07-23 | 7 | 20.7 | 20.6 | 99.5 | PLACA | 20.5 | 2 | 99.517
23472 - TERRA (MANAZANA 4) | PL - 1168 | Outinord IND. 1" | Placa entrepiso Torre 1 eje 1 al 5 entre E - J Apt 1102, 1103 | 2025-07-16 | 2025-07-23 | 7 | 20.7 | 20.4 | 98.6 | PLACA | 20.5 | 2 | 98.551
23472 - TERRA (MANAZANA 4) | PL - 1164 | Outinord IND 1" | Placa entrepiso torre 1, eje 7 al 13 entre E - J, Apt. 1112, 1101 y escalera eje 1 al 2, entre D - G, costado occidental piso 7 al piso 8. | 2025-07-14 | 2025-07-21 | 7 | 20.7 | 17 | 82.1 | PLACA | 16.95 | 2 | 82.126
23472 - TERRA (MANAZANA 4) | PL - 1164 | Outinord IND 1" | Placa entrepiso torre 1, eje 7 al 13 entre E - J, Apt. 1112, 1101 y escalera eje 1 al 2, entre D - G, costado occidental piso 7 al piso 8. | 2025-07-14 | 2025-07-21 | 7 | 20.7 | 16.9 | 81.6 | PLACA | 16.95 | 2 | 81.643
23472 - TERRA (MANAZANA 4) | PL-1166 | Outinord IND 1" | Placa entrepiso torre 1 eje 1 al 7 entre A - E apto 1104, 1105 | 2025-07-15 | 2025-07-22 | 7 | 20.7 | 17.4 | 84.1 | PLACA | 17.55 | 2 | 84.058
23472 - TERRA (MANAZANA 4) | PL-1166 | Outinord IND 1" | Placa entrepiso torre 1 eje 1 al 7 entre A - E apto 1104, 1105 | 2025-07-15 | 2025-07-22 | 7 | 20.7 | 17.7 | 85.5 | PLACA | 17.55 | 2 | 85.507
23472 - TERRA (MANAZANA 4) | PL - 1161 | Outinord IND 1" | Placa Entrepiso Torre 1 Eje 7 al 13 entre A - E Apt 1106, 1107 | 2025-07-12 | 2025-07-19 | 7 | 20.7 | 19.3 | 93.2 | PLACA | 19.25 | 2 | 93.237
23472 - TERRA (MANAZANA 4) | PL - 1161 | Outinord IND 1" | Placa Entrepiso Torre 1 Eje 7 al 13 entre A - E Apt 1106, 1107 | 2025-07-12 | 2025-07-19 | 7 | 20.7 | 19.2 | 92.8 | PLACA | 19.25 | 2 | 92.754
23472 - TERRA (MANAZANA 4) | PL - 1159 | Outinord IND 1" | Placa Entrepiso Torre 1 Eje 13 al 19 entre F - J Apt 1110, 1111 y escalera costado oriental eje 17 al 19 entre D - G Piso 7 al piso 8 | 2025-07-11 | 2025-07-18 | 7 | 20.7 | 20.3 | 98.1 | PLACA | 20.25 | 2 | 98.068
23472 - TERRA (MANAZANA 4) | PL - 1159 | Outinord IND 1" | Placa Entrepiso Torre 1 Eje 13 al 19 entre F - J Apt 1110, 1111 y escalera costado oriental eje 17 al 19 entre D - G Piso 7 al piso 8 | 2025-07-11 | 2025-07-18 | 7 | 20.7 | 20.2 | 97.6 | PLACA | 20.25 | 2 | 97.585
23472 - TERRA (MANAZANA 4) | PL - 1155 | Outinord IND 1" | Placa entrepiso torre 1, eje 1 al 7 entre F - J, Apt. 1002, 1003. | 2025-07-09 | 2025-07-16 | 7 | 20.7 | 23.7 | 114.5 | PLACA | 23.85 | 2 | 114.493
23472 - TERRA (MANAZANA 4) | PL - 1155 | Outinord IND 1" | Placa entrepiso torre 1, eje 1 al 7 entre F - J, Apt. 1002, 1003. | 2025-07-09 | 2025-07-16 | 7 | 20.7 | 24 | 115.9 | PLACA | 23.85 | 2 | 115.942
23472 - TERRA (MANAZANA 4) | PL-1157 | Outinord IND 1" | Placa entrepiso torre 1 eje 13 al 19 entre A - E apto 1108, 1109 | 2025-07-10 | 2025-07-17 | 7 | 20.7 | 19.5 | 94.2 | PLACA | 19.65 | 2 | 94.203
23472 - TERRA (MANAZANA 4) | PL-1157 | Outinord IND 1" | Placa entrepiso torre 1 eje 13 al 19 entre A - E apto 1108, 1109 | 2025-07-10 | 2025-07-17 | 7 | 20.7 | 19.8 | 95.7 | PLACA | 19.65 | 2 | 95.652
23472 - TERRA (MANAZANA 4) | PL - 1147 | Outinord IND 1" | Placa Entrepiso Torre 1 Eje 7 al 13 entre A - E Apt 1008, 1009 | 2025-07-07 | 2025-07-14 | 7 | 20.7 | 17.7 | 85.5 | PLACA | 17.75 | 2 | 85.507
23472 - TERRA (MANAZANA 4) | PL - 1147 | Outinord IND 1" | Placa Entrepiso Torre 1 Eje 7 al 13 entre A - E Apt 1008, 1009 | 2025-07-07 | 2025-07-14 | 7 | 20.7 | 17.8 | 86 | PLACA | 17.75 | 2 | 85.99
23472 - TERRA (MANAZANA 4) | PL - 1151 | Outinord Ind 1" | Placa Entrepiso Torre 1 eje 1 al 7 entre A - E Apt 1004, 1005 y Escalera eje 1 al 2 entre D - E Costado occidental piso 6 al 7 | 2025-07-08 | 2025-07-15 | 7 | 20.7 | 19.5 | 94.2 | PLACA | 19.45 | 2 | 94.203
23472 - TERRA (MANAZANA 4) | PL - 1151 | Outinord Ind 1" | Placa Entrepiso Torre 1 eje 1 al 7 entre A - E Apt 1004, 1005 y Escalera eje 1 al 2 entre D - E Costado occidental piso 6 al 7 | 2025-07-08 | 2025-07-15 | 7 | 20.7 | 19.4 | 93.7 | PLACA | 19.45 | 2 | 93.72
23472 - TERRA (MANAZANA 4) | PL-1145 | Outinord IND | Placa entrepiso eje 7 al 13 entre A-E apto 1006, 1007 torre 1 | 2025-07-05 | 2025-07-12 | 7 | 20.7 | 20.5 | 99 | PLACA | 20.5 | 2 | 99.034
23472 - TERRA (MANAZANA 4) | PL-1145 | Outinord IND | Placa entrepiso eje 7 al 13 entre A-E apto 1006, 1007 torre 1 | 2025-07-05 | 2025-07-12 | 7 | 20.7 | 20.5 | 99 | PLACA | 20.5 | 2 | 99.034
23472 - TERRA (MANAZANA 4) | PL-1143 | Outinord IND 1" | Placa entrepiso torre 1 eje 13 al 19 entre F-J apto 1010, 1011 y escalera costado oriental piso 6 a piso 7 eje 17 al 19 entre D-G | 2025-07-04 | 2025-07-11 | 7 | 20.7 | 19 | 91.8 | PLACA | 18.6 | 2 | 91.787
23472 - TERRA (MANAZANA 4) | PL-1143 | Outinord IND 1" | Placa entrepiso torre 1 eje 13 al 19 entre F-J apto 1010, 1011 y escalera costado oriental piso 6 a piso 7 eje 17 al 19 entre D-G | 2025-07-04 | 2025-07-11 | 7 | 20.7 | 18.2 | 87.9 | PLACA | 18.6 | 2 | 87.923
23472 - TERRA (MANAZANA 4) | PL-1253 | Outinord IND 1" | Placa entrepiso Torre 1 eje 1 al 5 entre A-E Apt 1704, 1705 y escalera eje 1 al 2 entre D-G costado occidental piso 14 al piso 15 | 2025-09-04 | 2025-09-11 | 7 | 20.6 | 22.9 | 111.2 | PLACA | 22.65 | 2 | 111.165
23472 - TERRA (MANAZANA 4) | PL-1253 | Outinord IND 1" | Placa entrepiso Torre 1 eje 1 al 5 entre A-E Apt 1704, 1705 y escalera eje 1 al 2 entre D-G costado occidental piso 14 al piso 15 | 2025-09-04 | 2025-09-11 | 7 | 20.6 | 22.4 | 108.7 | PLACA | 22.65 | 2 | 108.738
23472 - TERRA (MANAZANA 4) | PL-1251 | Outinord IND 1" | Placa entrepiso Torre 1 eje 7 al 13 entre F-J Apt 1701, 1712 | 2025-09-03 | 2025-09-10 | 7 | 20.6 | 22.1 | 107.3 | PLACA | 22 | 2 | 107.282
23472 - TERRA (MANAZANA 4) | PL-1251 | Outinord IND 1" | Placa entrepiso Torre 1 eje 7 al 13 entre F-J Apt 1701, 1712 | 2025-09-03 | 2025-09-10 | 7 | 20.6 | 21.9 | 106.3 | PLACA | 22 | 2 | 106.311
23472 - TERRA (MANAZANA 4) | PL-1206 | Outinord IND 1" | Placa entre piso torre 1 eje 13 al 19 entre F-J Apto 1410-1411 | 2025-08-05 | 2025-08-12 | 7 | 20.6 | 18.5 | 89.8 | PLACA | 18.2 | 2 | 89.806
23472 - TERRA (MANAZANA 4) | PL-1206 | Outinord IND 1" | Placa entre piso torre 1 eje 13 al 19 entre F-J Apto 1410-1411 | 2025-08-05 | 2025-08-12 | 7 | 20.6 | 17.9 | 86.9 | PLACA | 18.2 | 2 | 86.893
23472 - TERRA (MANAZANA 4) | PL-1204 | Outinord IND 1" | Placa entrepiso torre 1 eje 13 al 19 entre A-E Apt 1408, 1409 y escalera eje 17 al 19 entre D-G costado oriental piso 10 al piso 11 | 2025-08-04 | 2025-08-11 | 7 | 20.6 | 17.9 | 86.9 | PLACA | 17.65 | 2 | 86.893
23472 - TERRA (MANAZANA 4) | PL-1204 | Outinord IND 1" | Placa entrepiso torre 1 eje 13 al 19 entre A-E Apt 1408, 1409 y escalera eje 17 al 19 entre D-G costado oriental piso 10 al piso 11 | 2025-08-04 | 2025-08-11 | 7 | 20.6 | 17.4 | 84.5 | PLACA | 17.65 | 2 | 84.466
23472 - TERRA (MANAZANA 4) | G-107 | No especificado | Grouting cubierta torre 2 eje 1 al 23 entre J y eje 23 entre A - J y muretes cubierta | 2025-09-08 | 2025-09-15 | 7 | 17.5 | 20.8 | 118.9 |  | 21.2 | 2 | 118.857
23472 - TERRA (MANAZANA 4) | G-107 | No especificado | Grouting cubierta torre 2 eje 1 al 23 entre J y eje 23 entre A - J y muretes cubierta | 2025-09-08 | 2025-09-15 | 7 | 17.5 | 21.6 | 123.4 |  | 21.2 | 2 | 123.429
23472 - TERRA (MANAZANA 4) | G-106 | No especificado | Grouting torre 2 cubierta eje 1 al 23 entre A y eje 1 entre A- J | 2025-09-08 | 2025-09-15 | 7 | 17.5 | 24.4 | 139.4 |  | 23.95 | 2 | 139.429
23472 - TERRA (MANAZANA 4) | G-106 | No especificado | Grouting torre 2 cubierta eje 1 al 23 entre A y eje 1 entre A- J | 2025-09-08 | 2025-09-15 | 7 | 17.5 | 23.5 | 134.3 |  | 23.95 | 2 | 134.286
23472 - TERRA (MANAZANA 4) | G-105 | No especificado | Grouting cubierta torre 3 eje 1 al 23 entre J y eje 23 entre A - J y muretes cubierta | 2025-09-08 | 2025-09-15 | 7 | 17.5 | 22.8 | 130.3 |  | 22.95 | 2 | 130.286
23472 - TERRA (MANAZANA 4) | G-105 | No especificado | Grouting cubierta torre 3 eje 1 al 23 entre J y eje 23 entre A - J y muretes cubierta | 2025-09-08 | 2025-09-15 | 7 | 17.5 | 23.1 | 132 |  | 22.95 | 2 | 132
23472 - TERRA (MANAZANA 4) | G-104 | No especificado | Grouting torre 3 cubierta eje 1 al 23 entre A y eje 1 entre A - J | 2025-09-08 | 2025-09-15 | 7 | 17.5 | 24.9 | 142.3 |  | 24.55 | 2 | 142.286
23472 - TERRA (MANAZANA 4) | G-104 | No especificado | Grouting torre 3 cubierta eje 1 al 23 entre A y eje 1 entre A - J | 2025-09-08 | 2025-09-15 | 7 | 17.5 | 24.2 | 138.3 |  | 24.55 | 2 | 138.286
23472 - TERRA (MANAZANA 4) | MP05 | Mortero piso Tequendama | Mortero piso, alistado de cubierta torre 3 eje 1 al 23 A - J | 2025-11-05 | 2025-11-12 | 7 | 14 | 21.5 | 153.6 |  | 21.9 | 2 | 153.571
23472 - TERRA (MANAZANA 4) | MP05 | Mortero piso Tequendama | Mortero piso, alistado de cubierta torre 3 eje 1 al 23 A - J | 2025-11-05 | 2025-11-12 | 7 | 14 | 22.3 | 159.3 |  | 21.9 | 2 | 159.286
23472 - TERRA (MANAZANA 4) | MP03 | No especificado | Mortero Piso Torre 1 eje 1 al 19 entre A - J Piso 2 | 2025-08-19 | 2025-08-26 | 7 | 14 | 9 | 64.3 |  | 9.15 | 2 | 64.286
23472 - TERRA (MANAZANA 4) | MP03 | No especificado | Mortero Piso Torre 1 eje 1 al 19 entre A - J Piso 2 | 2025-08-19 | 2025-08-26 | 7 | 14 | 9.3 | 66.4 |  | 9.15 | 2 | 66.429
23472 - TERRA (MANAZANA 4) | Mp - 02 | No especificado | Muestra mortero piso tequendama 14.0 kg cm2 | 2025-08-15 | 2025-08-22 | 7 | 14 | 17.9 | 127.9 |  | 18.05 | 2 | 127.857
23472 - TERRA (MANAZANA 4) | Mp - 02 | No especificado | Muestra mortero piso tequendama 14.0 kg cm2 | 2025-08-15 | 2025-08-22 | 7 | 14 | 18.2 | 130 |  | 18.05 | 2 | 130
23472 - TERRA (MANAZANA 4) | M - 155 | Mortero de pega | Mampostería torre 1 eje J entre 1 al 19 cubierta | 2026-03-09 | 2026-03-16 | 7 | 12.5 | 13.4 | 107.2 |  | 13.2 | 2 | 107.2
23472 - TERRA (MANAZANA 4) | M - 155 | Mortero de pega | Mampostería torre 1 eje J entre 1 al 19 cubierta | 2026-03-09 | 2026-03-16 | 7 | 12.5 | 13 | 104 |  | 13.2 | 2 | 104
23472 - TERRA (MANAZANA 4) | M - 154 | Mortero de pega | Mampostería Torre 1 eje A entre 1 al 19 cubierta | 2026-03-09 | 2026-03-16 | 7 | 12.5 | 14.4 | 115.2 |  | 14.1 | 2 | 115.2
23472 - TERRA (MANAZANA 4) | M - 154 | Mortero de pega | Mampostería Torre 1 eje A entre 1 al 19 cubierta | 2026-03-09 | 2026-03-16 | 7 | 12.5 | 13.8 | 110.4 |  | 14.1 | 2 | 110.4
23472 - TERRA (MANAZANA 4) | G - 151 | No Especificado | Grouting torre 1 eje J entre 1 al 19 apt 2401, 2402, 2403, 2410, 2411, 2412 | 2026-02-16 | 2026-02-23 | 7 | 12.5 | 22.7 | 181.6 |  | 22.35 | 2 | 181.6
23472 - TERRA (MANAZANA 4) | G - 151 | No Especificado | Grouting torre 1 eje J entre 1 al 19 apt 2401, 2402, 2403, 2410, 2411, 2412 | 2026-02-16 | 2026-02-23 | 7 | 12.5 | 22 | 176 |  | 22.35 | 2 | 176
23472 - TERRA (MANAZANA 4) | G - 150 | No Especificado | Grouting torre 1 eje A entre 1 al 19 apt 2404, 2405, 2406, 2407, 2408, 2409 | 2026-02-16 | 2026-02-23 | 7 | 12.5 | 18.7 | 149.6 |  | 18.45 | 2 | 149.6
23472 - TERRA (MANAZANA 4) | G - 150 | No Especificado | Grouting torre 1 eje A entre 1 al 19 apt 2404, 2405, 2406, 2407, 2408, 2409 | 2026-02-16 | 2026-02-23 | 7 | 12.5 | 18.2 | 145.6 |  | 18.45 | 2 | 145.6
23472 - TERRA (MANAZANA 4) | G - 149 | No Especificado | Grouting torre 1 eje J entre 1 al 19 apt 2301, 2302, 2303, 2310, 2311, 2312 | 2026-02-16 | 2026-02-23 | 7 | 12.5 | 20.2 | 161.6 |  | 19.85 | 2 | 161.6
23472 - TERRA (MANAZANA 4) | G - 149 | No Especificado | Grouting torre 1 eje J entre 1 al 19 apt 2301, 2302, 2303, 2310, 2311, 2312 | 2026-02-16 | 2026-02-23 | 7 | 12.5 | 19.5 | 156 |  | 19.85 | 2 | 156
23472 - TERRA (MANAZANA 4) | G - 148 | No Especificado | Grouting torre 1 eje A entre 1 al 19 apt 2304, 2305, 2306, 2307, 2308, 2309 | 2026-02-16 | 2026-02-23 | 7 | 12.5 | 20.9 | 167.2 |  | 21.05 | 2 | 167.2
23472 - TERRA (MANAZANA 4) | G - 148 | No Especificado | Grouting torre 1 eje A entre 1 al 19 apt 2304, 2305, 2306, 2307, 2308, 2309 | 2026-02-16 | 2026-02-23 | 7 | 12.5 | 21.2 | 169.6 |  | 21.05 | 2 | 169.6
23472 - TERRA (MANAZANA 4) | G - 147 | No especificado | Grouting Torre 1 eje J entre 1 al 19 apt 2201, 2202, 2203, 2210, 2211, 2212 | 2026-02-11 | 2026-02-18 | 7 | 12.5 | 22.3 | 178.4 |  | 22.15 | 2 | 178.4
23472 - TERRA (MANAZANA 4) | G - 147 | No especificado | Grouting Torre 1 eje J entre 1 al 19 apt 2201, 2202, 2203, 2210, 2211, 2212 | 2026-02-11 | 2026-02-18 | 7 | 12.5 | 22 | 176 |  | 22.15 | 2 | 176
23472 - TERRA (MANAZANA 4) | G - 146 | No especificado | Grouting Torre 1 eje A entre 1 al 19 apto 2204, 2205, 2206, 2207, 2208, 2209 | 2026-02-11 | 2026-02-18 | 7 | 12.5 | 22.7 | 181.6 |  | 23.05 | 2 | 181.6
23472 - TERRA (MANAZANA 4) | G - 146 | No especificado | Grouting Torre 1 eje A entre 1 al 19 apto 2204, 2205, 2206, 2207, 2208, 2209 | 2026-02-11 | 2026-02-18 | 7 | 12.5 | 23.4 | 187.2 |  | 23.05 | 2 | 187.2
23472 - TERRA (MANAZANA 4) | G - 145 | No especificado | Grouting Torre 1 eje J entre 1 al 19 apt 2101, 2102, 2103, 2110, 2111, 2112 | 2026-02-11 | 2026-02-18 | 7 | 12.5 | 18.6 | 148.8 |  | 18.7 | 2 | 148.8
23472 - TERRA (MANAZANA 4) | G - 145 | No especificado | Grouting Torre 1 eje J entre 1 al 19 apt 2101, 2102, 2103, 2110, 2111, 2112 | 2026-02-11 | 2026-02-18 | 7 | 12.5 | 18.8 | 150.4 |  | 18.7 | 2 | 150.4
23472 - TERRA (MANAZANA 4) | G - 144 | No especificado | Grouting Torre 1 eje A entre 1 al 19 apt 2104, 2105, 2106, 2107, 2108, 2109 y fachada costado occidental piso 23 al piso 24 | 2026-02-11 | 2026-02-18 | 7 | 12.5 | 19.1 | 152.8 |  | 18.85 | 2 | 152.8
23472 - TERRA (MANAZANA 4) | G - 144 | No especificado | Grouting Torre 1 eje A entre 1 al 19 apt 2104, 2105, 2106, 2107, 2108, 2109 y fachada costado occidental piso 23 al piso 24 | 2026-02-11 | 2026-02-18 | 7 | 12.5 | 18.6 | 148.8 |  | 18.85 | 2 | 148.8
23472 - TERRA (MANAZANA 4) | G-141 | No especificado | Grouting torre 1 eje J entre 1 al 19 apt 1901,1902,1903,1910,1911,1912 y fachada costado occidental piso 17 al piso 18 | 2026-01-13 | 2026-01-20 | 7 | 12.5 | 13.4 | 107.2 |  | 13.35 | 2 | 107.2
23472 - TERRA (MANAZANA 4) | G-141 | No especificado | Grouting torre 1 eje J entre 1 al 19 apt 1901,1902,1903,1910,1911,1912 y fachada costado occidental piso 17 al piso 18 | 2026-01-13 | 2026-01-20 | 7 | 12.5 | 13.3 | 106.4 |  | 13.35 | 2 | 106.4
23472 - TERRA (MANAZANA 4) | G-140 | No especificado | Grouting eje A entre 1 al 19 apt 1904,1905,1906,1907,1908,1909 y fachada costado occidental piso 15 al piso 16 torre 1 | 2026-01-13 | 2026-01-20 | 7 | 12.5 | 10.1 | 80.8 |  | 9.95 | 2 | 80.8
23472 - TERRA (MANAZANA 4) | G-140 | No especificado | Grouting eje A entre 1 al 19 apt 1904,1905,1906,1907,1908,1909 y fachada costado occidental piso 15 al piso 16 torre 1 | 2026-01-13 | 2026-01-20 | 7 | 12.5 | 9.8 | 78.4 |  | 9.95 | 2 | 78.4
23472 - TERRA (MANAZANA 4) | G-143 | No especificado | Grouting torre 1 eje J entre 1 al 19 apt 2001,2002,2003,210,2011,2012 y fachada costado occidental piso 21 y piso 22 | 2026-01-13 | 2026-01-20 | 7 | 12.5 | 12 | 96 |  | 11.85 | 2 | 96
23472 - TERRA (MANAZANA 4) | G-143 | No especificado | Grouting torre 1 eje J entre 1 al 19 apt 2001,2002,2003,210,2011,2012 y fachada costado occidental piso 21 y piso 22 | 2026-01-13 | 2026-01-20 | 7 | 12.5 | 11.7 | 93.6 |  | 11.85 | 2 | 93.6
23472 - TERRA (MANAZANA 4) | G-142 | No especificado | Grouting torre 1 eje A entre 1 al 19 apt 2004,2005,2006,2007,2008,2009 y fachada costado occidental piso 19 y piso 20 | 2026-01-13 | 2026-01-20 | 7 | 12.5 | 12.4 | 99.2 |  | 12.25 | 2 | 99.2
23472 - TERRA (MANAZANA 4) | G-142 | No especificado | Grouting torre 1 eje A entre 1 al 19 apt 2004,2005,2006,2007,2008,2009 y fachada costado occidental piso 19 y piso 20 | 2026-01-13 | 2026-01-20 | 7 | 12.5 | 12.1 | 96.8 |  | 12.25 | 2 | 96.8
23472 - TERRA (MANAZANA 4) | G - 138 | No especificado | Grouting torre 1 eje A entre 1 al 19 apt 1804, 1805, 1806, 1807, 1808, 1809 y fachada costado occidental piso 11 y piso 12 | 2025-12-12 | 2025-12-19 | 7 | 12.5 | 22.5 | 180 |  | 22.15 | 2 | 180
23472 - TERRA (MANAZANA 4) | G - 138 | No especificado | Grouting torre 1 eje A entre 1 al 19 apt 1804, 1805, 1806, 1807, 1808, 1809 y fachada costado occidental piso 11 y piso 12 | 2025-12-12 | 2025-12-19 | 7 | 12.5 | 21.8 | 174.4 |  | 22.15 | 2 | 174.4
23472 - TERRA (MANAZANA 4) | G - 137 | No especificado | Grouting torre 1 eje J entre 1 al 19 apt 1701, 1702, 1703, 1710, 1711, 1712 y fachada costado occidental piso 9 al piso 10 y muretes piso 15 al piso 20 | 2025-12-12 | 2025-12-19 | 7 | 12.5 | 21.6 | 172.8 |  | 21.85 | 2 | 172.8
23472 - TERRA (MANAZANA 4) | G - 137 | No especificado | Grouting torre 1 eje J entre 1 al 19 apt 1701, 1702, 1703, 1710, 1711, 1712 y fachada costado occidental piso 9 al piso 10 y muretes piso 15 al piso 20 | 2025-12-12 | 2025-12-19 | 7 | 12.5 | 22.1 | 176.8 |  | 21.85 | 2 | 176.8
23472 - TERRA (MANAZANA 4) | G - 136 | No especificado | Grouting torre 1 eje A entre 1 al 19 apt 1704, 1705, 1706, 1707, 1708, 1709 y fachada costado occidental piso 7 y piso 8 | 2025-12-12 | 2025-12-19 | 7 | 12.5 | 24.3 | 194.4 |  | 23.85 | 2 | 194.4
23472 - TERRA (MANAZANA 4) | G - 136 | No especificado | Grouting torre 1 eje A entre 1 al 19 apt 1704, 1705, 1706, 1707, 1708, 1709 y fachada costado occidental piso 7 y piso 8 | 2025-12-12 | 2025-12-19 | 7 | 12.5 | 23.4 | 187.2 |  | 23.85 | 2 | 187.2
23472 - TERRA (MANAZANA 4) | G - 139 | Grouting | Grouting torre 1 eje J entre 1 al 19 apto 1801, 1802, 1803, 1810, 1811, 1812 y fachada costado occidental piso 13 al piso 14 y muretes piso 20 al piso 24 | 2025-12-12 | 2025-12-19 | 7 | 12.5 | 20.3 | 162.4 |  | 20.55 | 2 | 162.4
23472 - TERRA (MANAZANA 4) | G - 139 | Grouting | Grouting torre 1 eje J entre 1 al 19 apto 1801, 1802, 1803, 1810, 1811, 1812 y fachada costado occidental piso 13 al piso 14 y muretes piso 20 al piso 24 | 2025-12-12 | 2025-12-19 | 7 | 12.5 | 20.8 | 166.4 |  | 20.55 | 2 | 166.4
23472 - TERRA (MANAZANA 4) | G - 135 | No especificado | Grouting torre 1 eje A entre 1 al 19 apt 1601, 1602, 1603, 1610, 1611, 1612 | 2025-11-12 | 2025-11-19 | 7 | 12.5 | 21.8 | 174.4 |  | 21.6 | 2 | 174.4
23472 - TERRA (MANAZANA 4) | G - 135 | No especificado | Grouting torre 1 eje A entre 1 al 19 apt 1601, 1602, 1603, 1610, 1611, 1612 | 2025-11-12 | 2025-11-19 | 7 | 12.5 | 21.4 | 171.2 |  | 21.6 | 2 | 171.2
23472 - TERRA (MANAZANA 4) | G - 134 | No especificado | Grouting torre 1 eje A entre 1 al 19 apt 1604, 1605, 1606, 1607, 1608, 1609 | 2025-11-12 | 2025-11-19 | 7 | 12.5 | 19.3 | 154.4 |  | 19.25 | 2 | 154.4
23472 - TERRA (MANAZANA 4) | G - 134 | No especificado | Grouting torre 1 eje A entre 1 al 19 apt 1604, 1605, 1606, 1607, 1608, 1609 | 2025-11-12 | 2025-11-19 | 7 | 12.5 | 19.2 | 153.6 |  | 19.25 | 2 | 153.6
23472 - TERRA (MANAZANA 4) | G - 133 | No especificado | Grouting torre 1 eje A entre 1 al 19 apt 1504, 1505, 1506, 1507, 1508, 1509 | 2025-11-12 | 2025-11-19 | 7 | 12.5 | 18.9 | 151.2 |  | 18.75 | 2 | 151.2
23472 - TERRA (MANAZANA 4) | G - 133 | No especificado | Grouting torre 1 eje A entre 1 al 19 apt 1504, 1505, 1506, 1507, 1508, 1509 | 2025-11-12 | 2025-11-19 | 7 | 12.5 | 18.6 | 148.8 |  | 18.75 | 2 | 148.8
23472 - TERRA (MANAZANA 4) | G - 132 | No especificado | Salón comunal eje A al A’ entre 1 al 8 piso 4 y 5 y eje 1 entre A - C piso 4 y piso 5 | 2025-11-12 | 2025-11-19 | 7 | 12.5 | 18.9 | 151.2 |  | 18.5 | 2 | 151.2
23472 - TERRA (MANAZANA 4) | G - 132 | No especificado | Salón comunal eje A al A’ entre 1 al 8 piso 4 y 5 y eje 1 entre A - C piso 4 y piso 5 | 2025-11-12 | 2025-11-19 | 7 | 12.5 | 18.1 | 144.8 |  | 18.5 | 2 | 144.8
23472 - TERRA (MANAZANA 4) | MP06 | Mortero piso Tequendama | Mortero piso torre 1 eje 1 al 19 entre A - J piso 1 al piso 8 | 2025-11-05 | 2025-11-12 | 7 | 12.5 | 17.5 | 140 |  | 17.4 | 2 | 140
23472 - TERRA (MANAZANA 4) | MP06 | Mortero piso Tequendama | Mortero piso torre 1 eje 1 al 19 entre A - J piso 1 al piso 8 | 2025-11-05 | 2025-11-12 | 7 | 12.5 | 17.3 | 138.4 |  | 17.4 | 2 | 138.4
23472 - TERRA (MANAZANA 4) | G 130 | No Especificado | Grouting torre 1 eje J entre 1 al 19 aptos 1401, 1402, 1403, 1410, 1411, 1412 y fachada costado occidental piso 3 y 4 y muretes piso 5 al 10 | 2025-10-23 | 2025-10-30 | 7 | 12.5 | 22.2 | 177.6 |  | 22.35 | 2 | 177.6
23472 - TERRA (MANAZANA 4) | G 130 | No Especificado | Grouting torre 1 eje J entre 1 al 19 aptos 1401, 1402, 1403, 1410, 1411, 1412 y fachada costado occidental piso 3 y 4 y muretes piso 5 al 10 | 2025-10-23 | 2025-10-30 | 7 | 12.5 | 22.5 | 180 |  | 22.35 | 2 | 180
23472 - TERRA (MANAZANA 4) | G - 129 | No Especificado | Grouting torre 1 eje A entre 1 al 19 aptos 1404, 1405, 1406, 1407, 1408, 1409, y fachada costado occidental piso 1 y 2 | 2025-10-23 | 2025-10-30 | 7 | 12.5 | 23.3 | 186.4 |  | 23.15 | 2 | 186.4
23472 - TERRA (MANAZANA 4) | G - 129 | No Especificado | Grouting torre 1 eje A entre 1 al 19 aptos 1404, 1405, 1406, 1407, 1408, 1409, y fachada costado occidental piso 1 y 2 | 2025-10-23 | 2025-10-30 | 7 | 12.5 | 23 | 184 |  | 23.15 | 2 | 184
23472 - TERRA (MANAZANA 4) | G - 128 | No Especificado | Grouting salón comunal eje A al A’ entre 1 al 8 piso 1, 2 y 3 y eje 1 entre A – C piso 1, 2 y 3 y muretes bloque y ladrillo y los muretes bloque son de torre 1 de la mampostería interna | 2025-10-23 | 2025-10-30 | 7 | 12.5 | 23.4 | 187.2 |  | 23.65 | 2 | 187.2
23472 - TERRA (MANAZANA 4) | G - 128 | No Especificado | Grouting salón comunal eje A al A’ entre 1 al 8 piso 1, 2 y 3 y eje 1 entre A – C piso 1, 2 y 3 y muretes bloque y ladrillo y los muretes bloque son de torre 1 de la mampostería interna | 2025-10-23 | 2025-10-30 | 7 | 12.5 | 23.9 | 191.2 |  | 23.65 | 2 | 191.2
23472 - TERRA (MANAZANA 4) | G - 131 | No Especificado | Grouting eje J entre 1 al 19, torre 1 aptos 1501, 1502, 1503, 1510, 1511, 1512 y fachada costado occidental piso 5 y 6 y muretes piso 10 al piso 15 | 2025-10-23 | 2025-10-30 | 7 | 12.5 | 22.2 | 177.6 |  | 22.35 | 2 | 177.6
23472 - TERRA (MANAZANA 4) | G - 131 | No Especificado | Grouting eje J entre 1 al 19, torre 1 aptos 1501, 1502, 1503, 1510, 1511, 1512 y fachada costado occidental piso 5 y 6 y muretes piso 10 al piso 15 | 2025-10-23 | 2025-10-30 | 7 | 12.5 | 22.5 | 180 |  | 22.35 | 2 | 180
23472 - TERRA (MANAZANA 4) | G - 127 | No específicado | Grouting torre 1 eje J entre 1 al 19, apt 1301, 1302, 1303, 1310, 1311,1312 | 2025-10-10 | 2025-10-17 | 7 | 12.5 | 20.5 | 164 |  | 20.15 | 2 | 164
23472 - TERRA (MANAZANA 4) | G - 127 | No específicado | Grouting torre 1 eje J entre 1 al 19, apt 1301, 1302, 1303, 1310, 1311,1312 | 2025-10-10 | 2025-10-17 | 7 | 12.5 | 19.8 | 158.4 |  | 20.15 | 2 | 158.4
23472 - TERRA (MANAZANA 4) | G - 126 | No específicado | Grouting torre 1 eje A entre 1 al 19, apt 1304, 1305, 1306, 1307, 1308, 1309 | 2025-10-10 | 2025-10-17 | 7 | 12.5 | 19.9 | 159.2 |  | 20.1 | 2 | 159.2
23472 - TERRA (MANAZANA 4) | G - 126 | No específicado | Grouting torre 1 eje A entre 1 al 19, apt 1304, 1305, 1306, 1307, 1308, 1309 | 2025-10-10 | 2025-10-17 | 7 | 12.5 | 20.3 | 162.4 |  | 20.1 | 2 | 162.4
23472 - TERRA (MANAZANA 4) | G - 125 | Grouting | Grouting torre 1 eje J entre 1 al 19, apt 1201, 1202, 1203, 1210, 1211, 1212 | 2025-10-10 | 2025-10-17 | 7 | 12.5 | 19.9 | 159.2 |  | 19.45 | 2 | 159.2
23472 - TERRA (MANAZANA 4) | G - 125 | Grouting | Grouting torre 1 eje J entre 1 al 19, apt 1201, 1202, 1203, 1210, 1211, 1212 | 2025-10-10 | 2025-10-17 | 7 | 12.5 | 19 | 152 |  | 19.45 | 2 | 152
23472 - TERRA (MANAZANA 4) | G - 124 | Grouting | Grouting torre 1 eje A entre 1 al 19, apt 1204, 1205, 1206, 1207, 1208, 1209 | 2025-10-10 | 2025-10-17 | 7 | 12.5 | 21 | 168 |  | 21.2 | 2 | 168
23472 - TERRA (MANAZANA 4) | G - 124 | Grouting | Grouting torre 1 eje A entre 1 al 19, apt 1204, 1205, 1206, 1207, 1208, 1209 | 2025-10-10 | 2025-10-17 | 7 | 12.5 | 21.4 | 171.2 |  | 21.2 | 2 | 171.2
23472 - TERRA (MANAZANA 4) | G - 123 | No especificado | Grouting torre 1 eje J entre 1 al 19 apto 1101, 1102, 1103, 1110, 1111, 1112 | 2025-09-29 | 2025-10-06 | 7 | 12.5 | 18.2 | 145.6 |  | 17.9 | 2 | 145.6
23472 - TERRA (MANAZANA 4) | G - 123 | No especificado | Grouting torre 1 eje J entre 1 al 19 apto 1101, 1102, 1103, 1110, 1111, 1112 | 2025-09-29 | 2025-10-06 | 7 | 12.5 | 17.6 | 140.8 |  | 17.9 | 2 | 140.8
23472 - TERRA (MANAZANA 4) | G - 122 | No especificado | Grouting torre 1 eje A entre 1 al 19 apto 1104, 1105, 1106, 1107, 1108, 1109 | 2025-09-29 | 2025-10-06 | 7 | 12.5 | 18.4 | 147.2 |  | 18.55 | 2 | 147.2
23472 - TERRA (MANAZANA 4) | G - 122 | No especificado | Grouting torre 1 eje A entre 1 al 19 apto 1104, 1105, 1106, 1107, 1108, 1109 | 2025-09-29 | 2025-10-06 | 7 | 12.5 | 18.7 | 149.6 |  | 18.55 | 2 | 149.6
23472 - TERRA (MANAZANA 4) | G - 121 | No especificado | Grouting torre 1 eje J entre 1 al 19 apto 1001, 1002, 1003, 1010, 1011, 1012 | 2025-09-29 | 2025-10-06 | 7 | 12.5 | 18.5 | 148 |  | 18.45 | 2 | 148
23472 - TERRA (MANAZANA 4) | G - 121 | No especificado | Grouting torre 1 eje J entre 1 al 19 apto 1001, 1002, 1003, 1010, 1011, 1012 | 2025-09-29 | 2025-10-06 | 7 | 12.5 | 18.4 | 147.2 |  | 18.45 | 2 | 147.2
23472 - TERRA (MANAZANA 4) | G - 120 | No especificado | Grouting torre 1 eje A entre 1 al 19 apto 1004, 1005, 1006, 1007, 1008, 1009 | 2025-09-29 | 2025-10-06 | 7 | 12.5 | 17.9 | 143.2 |  | 18.05 | 2 | 143.2
23472 - TERRA (MANAZANA 4) | G - 120 | No especificado | Grouting torre 1 eje A entre 1 al 19 apto 1004, 1005, 1006, 1007, 1008, 1009 | 2025-09-29 | 2025-10-06 | 7 | 12.5 | 18.2 | 145.6 |  | 18.05 | 2 | 145.6
23472 - TERRA (MANAZANA 4) | G - 119 | No especificado | Grouting torre 1 eje J entre 1 al 19 apt 901 , 902, 903, 910, 911, 912 | 2025-09-24 | 2025-10-01 | 7 | 12.5 | 21.9 | 175.2 |  | 22.05 | 2 | 175.2
23472 - TERRA (MANAZANA 4) | G - 119 | No especificado | Grouting torre 1 eje J entre 1 al 19 apt 901 , 902, 903, 910, 911, 912 | 2025-09-24 | 2025-10-01 | 7 | 12.5 | 22.2 | 177.6 |  | 22.05 | 2 | 177.6
23472 - TERRA (MANAZANA 4) | G - 118 | No especificado | Grouting torre 1 eje A entre 1 al 19 apt 904 , 905, 906, 907, 908, 909 | 2025-09-24 | 2025-10-01 | 7 | 12.5 | 22.1 | 176.8 |  | 22.3 | 2 | 176.8
23472 - TERRA (MANAZANA 4) | G - 118 | No especificado | Grouting torre 1 eje A entre 1 al 19 apt 904 , 905, 906, 907, 908, 909 | 2025-09-24 | 2025-10-01 | 7 | 12.5 | 22.5 | 180 |  | 22.3 | 2 | 180
23472 - TERRA (MANAZANA 4) | G - 117 | No especificado | Grouting torre 1 eje J entre 1 al 19 apt 801 , 802 , 803 , 810 , 811 , 812 | 2025-09-24 | 2025-10-01 | 7 | 12.5 | 21 | 168 |  | 21.2 | 2 | 168
23472 - TERRA (MANAZANA 4) | G - 117 | No especificado | Grouting torre 1 eje J entre 1 al 19 apt 801 , 802 , 803 , 810 , 811 , 812 | 2025-09-24 | 2025-10-01 | 7 | 12.5 | 21.4 | 171.2 |  | 21.2 | 2 | 171.2
23472 - TERRA (MANAZANA 4) | G - 116 | No especificado | Grouting torre 1 eje A entre 1 al 19 apt 804,805,806,807,808,809 | 2025-09-24 | 2025-10-01 | 7 | 12.5 | 22 | 176 |  | 22.1 | 2 | 176
23472 - TERRA (MANAZANA 4) | G - 116 | No especificado | Grouting torre 1 eje A entre 1 al 19 apt 804,805,806,807,808,809 | 2025-09-24 | 2025-10-01 | 7 | 12.5 | 22.2 | 177.6 |  | 22.1 | 2 | 177.6
23472 - TERRA (MANAZANA 4) | G - 115 | No especificado | Grouting torre 1 eje J entre 1 al 19 apt 701, 702, 703, 710, 711, 712 | 2025-09-16 | 2025-09-23 | 7 | 12.5 | 17.4 | 139.2 |  | 17.05 | 2 | 139.2
23472 - TERRA (MANAZANA 4) | G - 115 | No especificado | Grouting torre 1 eje J entre 1 al 19 apt 701, 702, 703, 710, 711, 712 | 2025-09-16 | 2025-09-23 | 7 | 12.5 | 16.7 | 133.6 |  | 17.05 | 2 | 133.6
23472 - TERRA (MANAZANA 4) | G - 114 | No especificado | Grouting torre 1 eje A entre 1 al 19 apt 704, 705, 706, 707, 708, 709 | 2025-09-16 | 2025-09-23 | 7 | 12.5 | 16.4 | 131.2 |  | 16.55 | 2 | 131.2
23472 - TERRA (MANAZANA 4) | G - 114 | No especificado | Grouting torre 1 eje A entre 1 al 19 apt 704, 705, 706, 707, 708, 709 | 2025-09-16 | 2025-09-23 | 7 | 12.5 | 16.7 | 133.6 |  | 16.55 | 2 | 133.6
23472 - TERRA (MANAZANA 4) | G - 113 | No especificado | Grouting torre 1 eje J entre 1 al 19 apt 601, 602, 603, 610, 611, 612 | 2025-09-16 | 2025-09-23 | 7 | 12.5 | 15.6 | 124.8 |  | 15.25 | 2 | 124.8
23472 - TERRA (MANAZANA 4) | G - 113 | No especificado | Grouting torre 1 eje J entre 1 al 19 apt 601, 602, 603, 610, 611, 612 | 2025-09-16 | 2025-09-23 | 7 | 12.5 | 14.9 | 119.2 |  | 15.25 | 2 | 119.2
23472 - TERRA (MANAZANA 4) | G - 112 | No especificado | Grouting torre 1 eje A entre 1 al 19 apt 604, 605, 606, 607, 608, 609 | 2025-09-16 | 2025-09-23 | 7 | 12.5 | 16 | 128 |  | 15.8 | 2 | 128
23472 - TERRA (MANAZANA 4) | G - 112 | No especificado | Grouting torre 1 eje A entre 1 al 19 apt 604, 605, 606, 607, 608, 609 | 2025-09-16 | 2025-09-23 | 7 | 12.5 | 15.6 | 124.8 |  | 15.8 | 2 | 124.8
23472 - TERRA (MANAZANA 4) | G-111 | No especificado | Grouting torre 1 eje J entre 1 al 19 apt 501,502,503,510,511,512 | 2025-09-13 | 2025-09-20 | 7 | 12.5 | 10.3 | 82.4 |  | 10.15 | 2 | 82.4
23472 - TERRA (MANAZANA 4) | G-111 | No especificado | Grouting torre 1 eje J entre 1 al 19 apt 501,502,503,510,511,512 | 2025-09-13 | 2025-09-20 | 7 | 12.5 | 10 | 80 |  | 10.15 | 2 | 80
23472 - TERRA (MANAZANA 4) | G-110 | No especificado | Grouting torre 1 eje A entre 1 al 19 apt 504,505,506,507,508,509 | 2025-09-13 | 2025-09-20 | 7 | 12.5 | 11.4 | 91.2 |  | 11.2 | 2 | 91.2
23472 - TERRA (MANAZANA 4) | G-110 | No especificado | Grouting torre 1 eje A entre 1 al 19 apt 504,505,506,507,508,509 | 2025-09-13 | 2025-09-20 | 7 | 12.5 | 11 | 88 |  | 11.2 | 2 | 88
23472 - TERRA (MANAZANA 4) | G-109 | No especificado | Grouting torre 1 eje I entre 1 al 19 apt 401,402,403,410,411,412 | 2025-09-13 | 2025-09-20 | 7 | 12.5 | 21.3 | 170.4 |  | 20.85 | 2 | 170.4
23472 - TERRA (MANAZANA 4) | G-109 | No especificado | Grouting torre 1 eje I entre 1 al 19 apt 401,402,403,410,411,412 | 2025-09-13 | 2025-09-20 | 7 | 12.5 | 20.4 | 163.2 |  | 20.85 | 2 | 163.2
23472 - TERRA (MANAZANA 4) | G-108 | No especificado | Grouting torre 1 eje A entre 1 al 19 apt 404,405,406,407,408,409,y muretes piso 1 al 5 | 2025-09-13 | 2025-09-20 | 7 | 12.5 | 21.1 | 168.8 |  | 21 | 2 | 168.8
23472 - TERRA (MANAZANA 4) | G-108 | No especificado | Grouting torre 1 eje A entre 1 al 19 apt 404,405,406,407,408,409,y muretes piso 1 al 5 | 2025-09-13 | 2025-09-20 | 7 | 12.5 | 20.9 | 167.2 |  | 21 | 2 | 167.2
23472 - TERRA (MANAZANA 4) | G-102 | No especificado | Grouting torre 2 ejes 1 al 23 entre A y J apt 2501-2502-2503-2504-2505-2506-2507-2508-2509-2510-2511-2512 | 2025-09-02 | 2025-09-09 | 7 | 12.5 | 16 | 128 |  | 15.65 | 2 | 128
23472 - TERRA (MANAZANA 4) | G-102 | No especificado | Grouting torre 2 ejes 1 al 23 entre A y J apt 2501-2502-2503-2504-2505-2506-2507-2508-2509-2510-2511-2512 | 2025-09-02 | 2025-09-09 | 7 | 12.5 | 15.3 | 122.4 |  | 15.65 | 2 | 122.4
23472 - TERRA (MANAZANA 4) | G-101 | No especificado | Grouting torre 2 ejes 1 al 23 entre A y J apt 2401-2402-2403-2404-2405-2406-2407-2408-2409-2410-2411-2412 | 2025-09-02 | 2025-09-09 | 7 | 12.5 | 16.2 | 129.6 |  | 16.35 | 2 | 129.6
23472 - TERRA (MANAZANA 4) | G-101 | No especificado | Grouting torre 2 ejes 1 al 23 entre A y J apt 2401-2402-2403-2404-2405-2406-2407-2408-2409-2410-2411-2412 | 2025-09-02 | 2025-09-09 | 7 | 12.5 | 16.5 | 132 |  | 16.35 | 2 | 132
23472 - TERRA (MANAZANA 4) | G-100 | No especificado | Grouting torre 2 ejes 1 al 23 entre A y J apt 2301-2302-2303-2304-2305-2306-2307-2308-2309-2310-2311-2312 | 2025-09-02 | 2025-09-09 | 7 | 12.5 | 16.6 | 132.8 |  | 16.35 | 2 | 132.8
23472 - TERRA (MANAZANA 4) | G-100 | No especificado | Grouting torre 2 ejes 1 al 23 entre A y J apt 2301-2302-2303-2304-2305-2306-2307-2308-2309-2310-2311-2312 | 2025-09-02 | 2025-09-09 | 7 | 12.5 | 16.1 | 128.8 |  | 16.35 | 2 | 128.8
23472 - TERRA (MANAZANA 4) | G-103 | No especificado | Grouting torre 2, eje 1 al 23 entre A y J apt. 2601, 2602, 2603, 2604, 2605, 2606, 2607, 2608, 2609, 2610, 2611, 2612 | 2025-09-02 | 2025-09-09 | 7 | 12.5 | 15.2 | 121.6 |  | 14.95 | 2 | 121.6
23472 - TERRA (MANAZANA 4) | G-103 | No especificado | Grouting torre 2, eje 1 al 23 entre A y J apt. 2601, 2602, 2603, 2604, 2605, 2606, 2607, 2608, 2609, 2610, 2611, 2612 | 2025-09-02 | 2025-09-09 | 7 | 12.5 | 14.7 | 117.6 |  | 14.95 | 2 | 117.6
23472 - TERRA (MANAZANA 4) | M - 109 | No especificado | Mamposteria cubierta torre 2 eje J entre 1 al 20 y eje 23 entre A - J | 2025-09-03 | 2025-09-10 | 7 | 12.5 | 8.9 | 71.2 |  | 8.95 | 2 | 71.2
23472 - TERRA (MANAZANA 4) | M - 109 | No especificado | Mamposteria cubierta torre 2 eje J entre 1 al 20 y eje 23 entre A - J | 2025-09-03 | 2025-09-10 | 7 | 12.5 | 9 | 72 |  | 8.95 | 2 | 72
23472 - TERRA (MANAZANA 4) | M - 108 | No especificado | Mamposteria cubierta torre 2 eje A entre 1 al 23 y eje 1 entre A - J y muretes cubierta | 2025-09-03 | 2025-09-10 | 7 | 12.5 | 9.4 | 75.2 |  | 9.35 | 2 | 75.2
23472 - TERRA (MANAZANA 4) | M - 108 | No especificado | Mamposteria cubierta torre 2 eje A entre 1 al 23 y eje 1 entre A - J y muretes cubierta | 2025-09-03 | 2025-09-10 | 7 | 12.5 | 9.3 | 74.4 |  | 9.35 | 2 | 74.4
23472 - TERRA (MANAZANA 4) | M - 107 | No especificado | Mamposteria cubierta torre 3 eje J entre 1 al 23 y eje 23 entre A - J y muretes cubierta | 2025-09-03 | 2025-09-10 | 7 | 12.5 | 8.9 | 71.2 |  | 8.95 | 2 | 71.2
23472 - TERRA (MANAZANA 4) | M - 107 | No especificado | Mamposteria cubierta torre 3 eje J entre 1 al 23 y eje 23 entre A - J y muretes cubierta | 2025-09-03 | 2025-09-10 | 7 | 12.5 | 9 | 72 |  | 8.95 | 2 | 72
23472 - TERRA (MANAZANA 4) | M - 106 | No especificado | Mamposteria cubierta torre 3 eje 1 al 23 entre A y eje 1 entre A - J | 2025-09-03 | 2025-09-10 | 7 | 12.5 | 10.8 | 86.4 |  | 10.7 | 2 | 86.4
23472 - TERRA (MANAZANA 4) | M - 106 | No especificado | Mamposteria cubierta torre 3 eje 1 al 23 entre A y eje 1 entre A - J | 2025-09-03 | 2025-09-10 | 7 | 12.5 | 10.6 | 84.8 |  | 10.7 | 2 | 84.8
23472 - TERRA (MANAZANA 4) | M - 102 | No especificado | Mampostería torre 2 eje 1 al 23 entre A y J apt 2301, 2302, 2303, 2304, 2305, 2306, 2307, 2308, 2309, 2310, 2311, 2312 | 2025-08-27 | 2025-09-03 | 7 | 12.5 | 9.8 | 78.4 |  | 9.6 | 2 | 78.4
23472 - TERRA (MANAZANA 4) | M - 102 | No especificado | Mampostería torre 2 eje 1 al 23 entre A y J apt 2301, 2302, 2303, 2304, 2305, 2306, 2307, 2308, 2309, 2310, 2311, 2312 | 2025-08-27 | 2025-09-03 | 7 | 12.5 | 9.4 | 75.2 |  | 9.6 | 2 | 75.2
23472 - TERRA (MANAZANA 4) | MP - 04 | No especificado | Cargue de piso torre 1 Tequendama | 2025-08-28 | 2025-09-04 | 7 | 12.5 | 13.6 | 108.8 |  | 13.45 | 2 | 108.8
23472 - TERRA (MANAZANA 4) | MP - 04 | No especificado | Cargue de piso torre 1 Tequendama | 2025-08-28 | 2025-09-04 | 7 | 12.5 | 13.3 | 106.4 |  | 13.45 | 2 | 106.4
23472 - TERRA (MANAZANA 4) | M - 105 | No especificado | Mampostería torre 2 eje 1 al 23 entre A y J Apt 2601 , 2602, 2603, 2604, 2605, 2606, 2607, 2608, 2609, 2610, 2611, 2612 | 2025-08-27 | 2025-09-03 | 7 | 12.5 | 9.6 | 76.8 |  | 9.4 | 2 | 76.8
23472 - TERRA (MANAZANA 4) | M - 105 | No especificado | Mampostería torre 2 eje 1 al 23 entre A y J Apt 2601 , 2602, 2603, 2604, 2605, 2606, 2607, 2608, 2609, 2610, 2611, 2612 | 2025-08-27 | 2025-09-03 | 7 | 12.5 | 9.2 | 73.6 |  | 9.4 | 2 | 73.6
23472 - TERRA (MANAZANA 4) | M - 104 | No especificado | Mampostería torre 2 eje 1 al 23 entre A y J Apt 2501, 2502, 2503, 2504, 2505, 2506, 2507, 2508, 2509, 2510, 2511, 2512 | 2025-08-27 | 2025-09-03 | 7 | 12.5 | 9.3 | 74.4 |  | 9.35 | 2 | 74.4
23472 - TERRA (MANAZANA 4) | M - 104 | No especificado | Mampostería torre 2 eje 1 al 23 entre A y J Apt 2501, 2502, 2503, 2504, 2505, 2506, 2507, 2508, 2509, 2510, 2511, 2512 | 2025-08-27 | 2025-09-03 | 7 | 12.5 | 9.4 | 75.2 |  | 9.35 | 2 | 75.2
23472 - TERRA (MANAZANA 4) | M - 103 | No especificado | Mampostería torre 2 eje 1 al 23 entre A y J Apt 2401 , 2402 , 2403, 2404 , 2405 , 2406 , 2407, 2408, 2409, 2410, 2411, 2412 | 2025-08-27 | 2025-09-03 | 7 | 12.5 | 9.3 | 74.4 |  | 9.1 | 2 | 74.4
23472 - TERRA (MANAZANA 4) | M - 103 | No especificado | Mampostería torre 2 eje 1 al 23 entre A y J Apt 2401 , 2402 , 2403, 2404 , 2405 , 2406 , 2407, 2408, 2409, 2410, 2411, 2412 | 2025-08-27 | 2025-09-03 | 7 | 12.5 | 8.9 | 71.2 |  | 9.1 | 2 | 71.2
23472 - TERRA (MANAZANA 4) | G - 99 | No especificado | Grouting torre 2 eje 1 al 23 entre A y J apt 2201, 2202, 2203, 2204, 2205, 2206, 2207, 2208, 2209, 2210, 2211, 2212 | 2025-08-25 | 2025-09-01 | 7 | 12.5 | 18.3 | 146.4 |  | 17.9 | 2 | 146.4
23472 - TERRA (MANAZANA 4) | G - 99 | No especificado | Grouting torre 2 eje 1 al 23 entre A y J apt 2201, 2202, 2203, 2204, 2205, 2206, 2207, 2208, 2209, 2210, 2211, 2212 | 2025-08-25 | 2025-09-01 | 7 | 12.5 | 17.5 | 140 |  | 17.9 | 2 | 140
23472 - TERRA (MANAZANA 4) | G - 98 | No especificado | Grouting torre 2 eje 1 al 23 entre A y J apt 2101, 2102, 2103, 2104, 2105, 2106, 2107, 2108, 2109, 2110, 2111, 2112 | 2025-08-25 | 2025-09-01 | 7 | 12.5 | 16.7 | 133.6 |  | 16.8 | 2 | 133.6
23472 - TERRA (MANAZANA 4) | G - 98 | No especificado | Grouting torre 2 eje 1 al 23 entre A y J apt 2101, 2102, 2103, 2104, 2105, 2106, 2107, 2108, 2109, 2110, 2111, 2112 | 2025-08-25 | 2025-09-01 | 7 | 12.5 | 16.9 | 135.2 |  | 16.8 | 2 | 135.2
23472 - TERRA (MANAZANA 4) | G - 97 | No especificado | Grouting torre 2 eje 1 al 23 entre A y J apt 2001, 2002, 2003, 2004, 2005, 2006, 2007, 2008, 2009, 2010, 2011, 2012 | 2025-08-25 | 2025-09-01 | 7 | 12.5 | 18.2 | 145.6 |  | 17.85 | 2 | 145.6
23472 - TERRA (MANAZANA 4) | G - 97 | No especificado | Grouting torre 2 eje 1 al 23 entre A y J apt 2001, 2002, 2003, 2004, 2005, 2006, 2007, 2008, 2009, 2010, 2011, 2012 | 2025-08-25 | 2025-09-01 | 7 | 12.5 | 17.5 | 140 |  | 17.85 | 2 | 140
23472 - TERRA (MANAZANA 4) | G - 96 | No especificado | Grouting torre 2 eje 1 al 23 entre A y J apt 1901, 1902, 1903, 1904, 1905, 1906, 1907, 1908, 1909, 1910, 1911, 1912 | 2025-08-25 | 2025-09-01 | 7 | 12.5 | 17.9 | 143.2 |  | 18.35 | 2 | 143.2
23472 - TERRA (MANAZANA 4) | G - 96 | No especificado | Grouting torre 2 eje 1 al 23 entre A y J apt 1901, 1902, 1903, 1904, 1905, 1906, 1907, 1908, 1909, 1910, 1911, 1912 | 2025-08-25 | 2025-09-01 | 7 | 12.5 | 18.8 | 150.4 |  | 18.35 | 2 | 150.4
23472 - TERRA (MANAZANA 4) | M - 96 | No especificado | Muestra de mortero pega tequendama | 2025-08-16 | 2025-08-23 | 7 | 12.5 | 18.5 | 148 |  | 18.6 | 2 | 148
23472 - TERRA (MANAZANA 4) | M - 96 | No especificado | Muestra de mortero pega tequendama | 2025-08-16 | 2025-08-23 | 7 | 12.5 | 18.7 | 149.6 |  | 18.6 | 2 | 149.6
23472 - TERRA (MANAZANA 4) | G-95 | No especificado | GROUTING TORRE 2 EJE AyJ ENTRE 1 AL 23 APT 1801,1802,1803,1804,1805,1806,1807,1808,1809,1810,1811,1812 Y MURETES PISO 20 AL PISO 24 | 2025-08-08 | 2025-08-15 | 7 | 12.5 | 12.2 | 97.6 |  | 11.9 | 2 | 97.6
23472 - TERRA (MANAZANA 4) | G-95 | No especificado | GROUTING TORRE 2 EJE AyJ ENTRE 1 AL 23 APT 1801,1802,1803,1804,1805,1806,1807,1808,1809,1810,1811,1812 Y MURETES PISO 20 AL PISO 24 | 2025-08-08 | 2025-08-15 | 7 | 12.5 | 11.6 | 92.8 |  | 11.9 | 2 | 92.8
23472 - TERRA (MANAZANA 4) | G-94 | No especificado | GROUTING TORRE 2 EJE AyJ ENTRE 1 AL 23 APT 1701,1702,1703,1704,1705,1706,1707,1708,1709,1710,1711,1712 Y MURETES PISO 20 AL PISO 24 | 2025-08-08 | 2025-08-15 | 7 | 12.5 | 14.2 | 113.6 |  | 14.3 | 2 | 113.6
23472 - TERRA (MANAZANA 4) | G-94 | No especificado | GROUTING TORRE 2 EJE AyJ ENTRE 1 AL 23 APT 1701,1702,1703,1704,1705,1706,1707,1708,1709,1710,1711,1712 Y MURETES PISO 20 AL PISO 24 | 2025-08-08 | 2025-08-15 | 7 | 12.5 | 14.4 | 115.2 |  | 14.3 | 2 | 115.2
23472 - TERRA (MANAZANA 4) | G-93 | No especificado | GROUTING TORRE 2 EJE AyJ ENTRE 1 AL 23 APT 1601, 1602,1603,1604,1605,1606,1607,1608,1609,1610,1611,1612 | 2025-08-08 | 2025-08-15 | 7 | 12.5 | 14.5 | 116 |  | 14.25 | 2 | 116
23472 - TERRA (MANAZANA 4) | G-93 | No especificado | GROUTING TORRE 2 EJE AyJ ENTRE 1 AL 23 APT 1601, 1602,1603,1604,1605,1606,1607,1608,1609,1610,1611,1612 | 2025-08-08 | 2025-08-15 | 7 | 12.5 | 14 | 112 |  | 14.25 | 2 | 112
23472 - TERRA (MANAZANA 4) | G-92 | No especificado | GROUTING TORRE 2 EJE AyJ ENTRE 1 AL 23 APT 1501, 1502,1503,1504,1505,1506,1507,1508,1509,1510,1511,1512 Y MURETES TORRE 3 PISO 24 AL 28 | 2025-08-08 | 2025-08-15 | 7 | 12.5 | 13.6 | 108.8 |  | 13.85 | 2 | 108.8
23472 - TERRA (MANAZANA 4) | G-92 | No especificado | GROUTING TORRE 2 EJE AyJ ENTRE 1 AL 23 APT 1501, 1502,1503,1504,1505,1506,1507,1508,1509,1510,1511,1512 Y MURETES TORRE 3 PISO 24 AL 28 | 2025-08-08 | 2025-08-15 | 7 | 12.5 | 14.1 | 112.8 |  | 13.85 | 2 | 112.8
23472 - TERRA (MANAZANA 4) | G-91 | No especificado | Grouting torre 1 eje J entre 1 al 19 apt 301 - 302 - 303 - 310 - 311 y depositos | 2025-08-04 | 2025-08-11 | 7 | 12.5 | 13 | 104 |  | 12.95 | 2 | 104
23472 - TERRA (MANAZANA 4) | G-91 | No especificado | Grouting torre 1 eje J entre 1 al 19 apt 301 - 302 - 303 - 310 - 311 y depositos | 2025-08-04 | 2025-08-11 | 7 | 12.5 | 12.9 | 103.2 |  | 12.95 | 2 | 103.2
23472 - TERRA (MANAZANA 4) | G-90 | No especificado | Grouting torre 1 eje A entre 1 al 19 Apt 304 - 305 - 306 - 307 - 308 - 309 | 2025-08-04 | 2025-08-11 | 7 | 12.5 | 10.4 | 83.2 |  | 10.3 | 2 | 83.2
23472 - TERRA (MANAZANA 4) | G-90 | No especificado | Grouting torre 1 eje A entre 1 al 19 Apt 304 - 305 - 306 - 307 - 308 - 309 | 2025-08-04 | 2025-08-11 | 7 | 12.5 | 10.2 | 81.6 |  | 10.3 | 2 | 81.6
23472 - TERRA (MANAZANA 4) | G-89 | No especificado | Grouting torre 1 eje J entre 1 al 19 Apt 201 - 202 - 203 - salón de juegos | 2025-08-04 | 2025-08-11 | 7 | 12.5 | 13 | 104 |  | 12.75 | 2 | 104
23472 - TERRA (MANAZANA 4) | G-89 | No especificado | Grouting torre 1 eje J entre 1 al 19 Apt 201 - 202 - 203 - salón de juegos | 2025-08-04 | 2025-08-11 | 7 | 12.5 | 12.5 | 100 |  | 12.75 | 2 | 100
23472 - TERRA (MANAZANA 4) | G-88 | No especificado | Grouting torre 1 eje A entre 1 al 19 Apt 204 - 205 - 206 - 207 - 208 - 209 | 2025-08-04 | 2025-08-11 | 7 | 12.5 | 10 | 80 |  | 9.95 | 2 | 80
23472 - TERRA (MANAZANA 4) | G-88 | No especificado | Grouting torre 1 eje A entre 1 al 19 Apt 204 - 205 - 206 - 207 - 208 - 209 | 2025-08-04 | 2025-08-11 | 7 | 12.5 | 9.9 | 79.2 |  | 9.95 | 2 | 79.2
23472 - TERRA (MANAZANA 4) | G - 87 | No especificado | Grouting Salon Comunal eje 2 al 6 entre A - C Subestación y cuarto de Maquinas y Grouting muro de rampa Vehicular | 2025-07-25 | 2025-08-01 | 7 | 12.5 | 11.6 | 92.8 | MURO | 11.65 | 2 | 92.8
23472 - TERRA (MANAZANA 4) | G - 87 | No especificado | Grouting Salon Comunal eje 2 al 6 entre A - C Subestación y cuarto de Maquinas y Grouting muro de rampa Vehicular | 2025-07-25 | 2025-08-01 | 7 | 12.5 | 11.7 | 93.6 | MURO | 11.65 | 2 | 93.6
23472 - TERRA (MANAZANA 4) | G - 86 | No especificado | Grouting Torre 3 eje A entre 1 al 23 Apt 2804, 2805, 2806, 2807, 2808, 2809 | 2025-07-25 | 2025-08-01 | 7 | 12.5 | 16.6 | 132.8 |  | 16.5 | 2 | 132.8
23472 - TERRA (MANAZANA 4) | G - 86 | No especificado | Grouting Torre 3 eje A entre 1 al 23 Apt 2804, 2805, 2806, 2807, 2808, 2809 | 2025-07-25 | 2025-08-01 | 7 | 12.5 | 16.4 | 131.2 |  | 16.5 | 2 | 131.2
23472 - TERRA (MANAZANA 4) | G - 85 | No especificado | Grouting Torre 3 eje J entre 1 al 23 APT 2801, 2802, 2803, 2810, 2811, 2812 | 2025-07-25 | 2025-08-01 | 7 | 12.5 | 20.8 | 166.4 |  | 20.45 | 2 | 166.4
23472 - TERRA (MANAZANA 4) | G - 85 | No especificado | Grouting Torre 3 eje J entre 1 al 23 APT 2801, 2802, 2803, 2810, 2811, 2812 | 2025-07-25 | 2025-08-01 | 7 | 12.5 | 20.1 | 160.8 |  | 20.45 | 2 | 160.8
23472 - TERRA (MANAZANA 4) | G - 84 | No especificado | Grouting Torre 3 eje A entre 1 al 23 Apt 2704, 2705, 2706, 2707, 2708, 2709 | 2025-07-25 | 2025-08-01 | 7 | 12.5 | 16.2 | 129.6 |  | 16.35 | 2 | 129.6
23472 - TERRA (MANAZANA 4) | G - 84 | No especificado | Grouting Torre 3 eje A entre 1 al 23 Apt 2704, 2705, 2706, 2707, 2708, 2709 | 2025-07-25 | 2025-08-01 | 7 | 12.5 | 16.5 | 132 |  | 16.35 | 2 | 132
23472 - TERRA (MANAZANA 4) | G - 83 | No especificado | Grouting Torre 3 Eje J entre 1 al 23 Apt 2701, 2702, 2703, 2710, 2711, 2712 | 2025-07-17 | 2025-07-24 | 7 | 12.5 | 21.5 | 172 |  | 21.35 | 2 | 172
23472 - TERRA (MANAZANA 4) | G - 83 | No especificado | Grouting Torre 3 Eje J entre 1 al 23 Apt 2701, 2702, 2703, 2710, 2711, 2712 | 2025-07-17 | 2025-07-24 | 7 | 12.5 | 21.2 | 169.6 |  | 21.35 | 2 | 169.6
23472 - TERRA (MANAZANA 4) | G - 82 | No especificado | Grouting Torre 3 eje A entre 1 al 23 Apt 2604, 2605, 2606, 2607, 2608, 2609 | 2025-07-17 | 2025-07-24 | 7 | 12.5 | 21.9 | 175.2 |  | 21.8 | 2 | 175.2
23472 - TERRA (MANAZANA 4) | G - 82 | No especificado | Grouting Torre 3 eje A entre 1 al 23 Apt 2604, 2605, 2606, 2607, 2608, 2609 | 2025-07-17 | 2025-07-24 | 7 | 12.5 | 21.7 | 173.6 |  | 21.8 | 2 | 173.6
23472 - TERRA (MANAZANA 4) | G - 81 | No especificado | Grouting Torre 3 eje J entre 1 al 23 Apt 2601, 2602, 2603. 2610, 2611, 2612 | 2025-07-17 | 2025-07-24 | 7 | 12.5 | 22.1 | 176.8 |  | 22.2 | 2 | 176.8
23472 - TERRA (MANAZANA 4) | G - 81 | No especificado | Grouting Torre 3 eje J entre 1 al 23 Apt 2601, 2602, 2603. 2610, 2611, 2612 | 2025-07-17 | 2025-07-24 | 7 | 12.5 | 22.3 | 178.4 |  | 22.2 | 2 | 178.4
23472 - TERRA (MANAZANA 4) | G - 80 | No especificado | Grouting Torre 3 eje A entre 1 al 23 Apt 2504, 2505, 2506, 2507, 2508, 2509 | 2025-07-17 | 2025-07-24 | 7 | 12.5 | 20.8 | 166.4 |  | 20.45 | 2 | 166.4
23472 - TERRA (MANAZANA 4) | G - 80 | No especificado | Grouting Torre 3 eje A entre 1 al 23 Apt 2504, 2505, 2506, 2507, 2508, 2509 | 2025-07-17 | 2025-07-24 | 7 | 12.5 | 20.1 | 160.8 |  | 20.45 | 2 | 160.8
23472 - TERRA (MANAZANA 4) | G - 77 | Mortero relleno 100 gris Holcim | Grouting torre 1 eje J entre 1 al 19 apt 101, 104 cuarto técnico, depósitos cocina y baño personal de vigilancia correspondencia, equipamiento y futuro comercio | 2025-07-15 | 2025-07-22 | 7 | 12.5 | 18.3 | 146.4 |  | 18.35 | 2 | 146.4
23472 - TERRA (MANAZANA 4) | G - 77 | Mortero relleno 100 gris Holcim | Grouting torre 1 eje J entre 1 al 19 apt 101, 104 cuarto técnico, depósitos cocina y baño personal de vigilancia correspondencia, equipamiento y futuro comercio | 2025-07-15 | 2025-07-22 | 7 | 12.5 | 18.4 | 147.2 |  | 18.35 | 2 | 147.2
23472 - TERRA (MANAZANA 4) | G - 76 | Mortero relleno 100 gris Holcim | Grouting torre 1 eje A entre 1 al 19 apt 102, 103, 105, 106, 107 cuarto de basuras | 2025-07-15 | 2025-07-22 | 7 | 12.5 | 20.4 | 163.2 |  | 20.35 | 2 | 163.2
23472 - TERRA (MANAZANA 4) | G - 76 | Mortero relleno 100 gris Holcim | Grouting torre 1 eje A entre 1 al 19 apt 102, 103, 105, 106, 107 cuarto de basuras | 2025-07-15 | 2025-07-22 | 7 | 12.5 | 20.3 | 162.4 |  | 20.35 | 2 | 162.4
23472 - TERRA (MANAZANA 4) | G - 79 | Grouting Cemex | Grouting torre 3 eje J entre 1 al 23 apt 2501, 2502, 2503, 2510, 2511, 2512 y muretes torre 2 piso 15 al 20 | 2025-07-15 | 2025-07-22 | 7 | 12.5 | 20.1 | 160.8 |  | 20.15 | 2 | 160.8
23472 - TERRA (MANAZANA 4) | G - 79 | Grouting Cemex | Grouting torre 3 eje J entre 1 al 23 apt 2501, 2502, 2503, 2510, 2511, 2512 y muretes torre 2 piso 15 al 20 | 2025-07-15 | 2025-07-22 | 7 | 12.5 | 20.2 | 161.6 |  | 20.15 | 2 | 161.6
23472 - TERRA (MANAZANA 4) | G - 78 | Grouting Cemex | Grouting torre 3 eje A entre 1 al 23 apt 2404, 2405, 2406, 2407, 2408, 2409 y fachada costado oriental piso 28 y muretes piso 20 al 24 | 2025-07-15 | 2025-07-22 | 7 | 12.5 | 17.1 | 136.8 |  | 17 | 2 | 136.8
23472 - TERRA (MANAZANA 4) | G - 78 | Grouting Cemex | Grouting torre 3 eje A entre 1 al 23 apt 2404, 2405, 2406, 2407, 2408, 2409 y fachada costado oriental piso 28 y muretes piso 20 al 24 | 2025-07-15 | 2025-07-22 | 7 | 12.5 | 16.9 | 135.2 |  | 17 | 2 | 135.2
23472 - TERRA (MANAZANA 4) | G-75 | No especificado | Grouting torre 3 eje J entre 1 al 23 apto 2401, 2402, 2403, 2410, 2411, 2412 y fachada costado oriental piso 26 y 27 | 2025-07-07 | 2025-07-14 | 7 | 12.5 | 20.6 | 164.8 |  | 20.65 | 2 | 164.8
23472 - TERRA (MANAZANA 4) | G-75 | No especificado | Grouting torre 3 eje J entre 1 al 23 apto 2401, 2402, 2403, 2410, 2411, 2412 y fachada costado oriental piso 26 y 27 | 2025-07-07 | 2025-07-14 | 7 | 12.5 | 20.7 | 165.6 |  | 20.65 | 2 | 165.6
23472 - TERRA (MANAZANA 4) | G-74 | No especificado | Grouting torre 3 eje A entre 1 al 23 apto 2304, 2305, 2306, 2307, 2308, 2309 | 2025-07-07 | 2025-07-14 | 7 | 12.5 | 20.1 | 160.8 |  | 20 | 2 | 160.8
23472 - TERRA (MANAZANA 4) | G-74 | No especificado | Grouting torre 3 eje A entre 1 al 23 apto 2304, 2305, 2306, 2307, 2308, 2309 | 2025-07-07 | 2025-07-14 | 7 | 12.5 | 19.9 | 159.2 |  | 20 | 2 | 159.2
23472 - TERRA (MANAZANA 4) | G-73 | No especificado | Grouting torre 3 eje J entre 1 al 23 apto 2301, 2302, 2303, 2310, 2311, 2312 y fachada costado oriental piso 24 y 25 | 2025-07-07 | 2025-07-14 | 7 | 12.5 | 18.6 | 148.8 |  | 18.5 | 2 | 148.8
23472 - TERRA (MANAZANA 4) | G-73 | No especificado | Grouting torre 3 eje J entre 1 al 23 apto 2301, 2302, 2303, 2310, 2311, 2312 y fachada costado oriental piso 24 y 25 | 2025-07-07 | 2025-07-14 | 7 | 12.5 | 18.4 | 147.2 |  | 18.5 | 2 | 147.2
23472 - TERRA (MANAZANA 4) | G-72 | No especificado | Grouting eje A entre 1 al 23 apto 2204, 2005, 2206, 2207, 2208, 2209 torre 3 | 2025-07-07 | 2025-07-14 | 7 | 12.5 | 18.9 | 151.2 |  | 18.85 | 2 | 151.2
23472 - TERRA (MANAZANA 4) | G-72 | No especificado | Grouting eje A entre 1 al 23 apto 2204, 2005, 2206, 2207, 2208, 2209 torre 3 | 2025-07-07 | 2025-07-14 | 7 | 12.5 | 18.8 | 150.4 |  | 18.85 | 2 | 150.4
23472 - TERRA (MANAZANA 4) | M - 153 | No especificado | Mamposteria torre 1 eje J entre 1 al 19 apt 2401 , 2402 , 2403 , 2410 , 2411 , 2412 | 2026-02-13 | 2026-02-20 | 7 | 7.5 | 7.3 | 97.3 |  | 7.25 | 2 | 97.333
23472 - TERRA (MANAZANA 4) | M - 153 | No especificado | Mamposteria torre 1 eje J entre 1 al 19 apt 2401 , 2402 , 2403 , 2410 , 2411 , 2412 | 2026-02-13 | 2026-02-20 | 7 | 7.5 | 7.2 | 96 |  | 7.25 | 2 | 96
23472 - TERRA (MANAZANA 4) | M - 152 | No especificado | Mamposteria torre 1 eje A entre 1 al 19 apt 2404 , 2405 , 2406 , 2407 , 2408 , 24209 | 2026-02-13 | 2026-02-20 | 7 | 7.5 | 7.9 | 105.3 |  | 7.7 | 2 | 105.333
23472 - TERRA (MANAZANA 4) | M - 152 | No especificado | Mamposteria torre 1 eje A entre 1 al 19 apt 2404 , 2405 , 2406 , 2407 , 2408 , 24209 | 2026-02-13 | 2026-02-20 | 7 | 7.5 | 7.5 | 100 |  | 7.7 | 2 | 100
23472 - TERRA (MANAZANA 4) | M - 151 | No especificado | Mamposteria torre 1 eje J entre 1 al 19 apt 2301 , 2302 , 2303 , 2310 , 2311 , 2312 | 2026-02-13 | 2026-02-20 | 7 | 7.5 | 7.1 | 94.7 |  | 6.95 | 2 | 94.667
23472 - TERRA (MANAZANA 4) | M - 151 | No especificado | Mamposteria torre 1 eje J entre 1 al 19 apt 2301 , 2302 , 2303 , 2310 , 2311 , 2312 | 2026-02-13 | 2026-02-20 | 7 | 7.5 | 6.8 | 90.7 |  | 6.95 | 2 | 90.667
23472 - TERRA (MANAZANA 4) | M - 150 | No especificado | Mamposteria torre 1 eje A entre 1 al 19 apt 2304 . 2305 , 2306 , 2307 , 2308 , 2309 | 2026-02-13 | 2026-02-20 | 7 | 7.5 | 6.7 | 89.3 |  | 6.6 | 2 | 89.333
23472 - TERRA (MANAZANA 4) | M - 150 | No especificado | Mamposteria torre 1 eje A entre 1 al 19 apt 2304 . 2305 , 2306 , 2307 , 2308 , 2309 | 2026-02-13 | 2026-02-20 | 7 | 7.5 | 6.5 | 86.7 |  | 6.6 | 2 | 86.667
23472 - TERRA (MANAZANA 4) | M-144 | Mortero pega | Mampostería torre 1 eje A entre 1 al 19 apto 2004, 2005, 2006, 2007, 2008, 2009 y fachada costado occidental piso 19 y piso 20 | 2025-12-16 | 2025-12-23 | 7 | 7.5 | 9.9 | 132 |  | 9.65 | 2 | 132
23472 - TERRA (MANAZANA 4) | M-144 | Mortero pega | Mampostería torre 1 eje A entre 1 al 19 apto 2004, 2005, 2006, 2007, 2008, 2009 y fachada costado occidental piso 19 y piso 20 | 2025-12-16 | 2025-12-23 | 7 | 7.5 | 9.4 | 125.3 |  | 9.65 | 2 | 125.333
23472 - TERRA (MANAZANA 4) | M-143 | Mortero pega | Mampostería torre 1 eje J entre 1 al 19 apto 1901, 1902, 1903, 1910, 1911, 1912 y fachada costado occidental piso 17 y piso 18 | 2025-12-16 | 2025-12-23 | 7 | 7.5 | 11.4 | 152 |  | 11.3 | 2 | 152
23472 - TERRA (MANAZANA 4) | M-143 | Mortero pega | Mampostería torre 1 eje J entre 1 al 19 apto 1901, 1902, 1903, 1910, 1911, 1912 y fachada costado occidental piso 17 y piso 18 | 2025-12-16 | 2025-12-23 | 7 | 7.5 | 11.2 | 149.3 |  | 11.3 | 2 | 149.333
23472 - TERRA (MANAZANA 4) | M-142 | Mortero pega | Mampostería torre 1 eje A entre 1 al 19 apto 1904, 1905, 1906, 1907, 1908, 1909 y fachada costado occidental piso 15 al piso 16 | 2025-12-16 | 2025-12-23 | 7 | 7.5 | 11.2 | 149.3 |  | 10.9 | 2 | 149.333
23472 - TERRA (MANAZANA 4) | M-142 | Mortero pega | Mampostería torre 1 eje A entre 1 al 19 apto 1904, 1905, 1906, 1907, 1908, 1909 y fachada costado occidental piso 15 al piso 16 | 2025-12-16 | 2025-12-23 | 7 | 7.5 | 10.6 | 141.3 |  | 10.9 | 2 | 141.333
23472 - TERRA (MANAZANA 4) | M-145 | Mortero pega | Mampostería torre 1 ejes J entre 1 la 19 apto 2001, 2002, 2003, 2010, 2011, 2012 y fachada costado occidental piso 21 al piso 22 | 2025-12-16 | 2025-12-23 | 7 | 7.5 | 11.4 | 152 |  | 11.15 | 2 | 152
23472 - TERRA (MANAZANA 4) | M-145 | Mortero pega | Mampostería torre 1 ejes J entre 1 la 19 apto 2001, 2002, 2003, 2010, 2011, 2012 y fachada costado occidental piso 21 al piso 22 | 2025-12-16 | 2025-12-23 | 7 | 7.5 | 10.9 | 145.3 |  | 11.15 | 2 | 145.333
23472 - TERRA (MANAZANA 4) | M - 140 | No especificado | Mampostería torre 1 eje A entre 1 al 19 apt 1804, 1805, 1806, 1807, 1808, 1809 y fachada costado occidental piso 11 y piso 12 | 2025-12-09 | 2025-12-16 | 7 | 7.5 | 9.1 | 121.3 |  | 9 | 2 | 121.333
23472 - TERRA (MANAZANA 4) | M - 140 | No especificado | Mampostería torre 1 eje A entre 1 al 19 apt 1804, 1805, 1806, 1807, 1808, 1809 y fachada costado occidental piso 11 y piso 12 | 2025-12-09 | 2025-12-16 | 7 | 7.5 | 8.9 | 118.7 |  | 9 | 2 | 118.667
23472 - TERRA (MANAZANA 4) | M - 139 | No especificado | Mampostería torre 1 eje J entre 1 al 19 apt 1701, 1702, 1703, 1710, 1711, 1712 y fachada costado occidental piso 9 y piso 10 y muretes piso 15 al piso 20 | 2025-12-09 | 2025-12-16 | 7 | 7.5 | 9.8 | 130.7 |  | 9.7 | 2 | 130.667
23472 - TERRA (MANAZANA 4) | M - 139 | No especificado | Mampostería torre 1 eje J entre 1 al 19 apt 1701, 1702, 1703, 1710, 1711, 1712 y fachada costado occidental piso 9 y piso 10 y muretes piso 15 al piso 20 | 2025-12-09 | 2025-12-16 | 7 | 7.5 | 9.6 | 128 |  | 9.7 | 2 | 128
23472 - TERRA (MANAZANA 4) | M - 138 | No especificado | Mampostería torre 1 eje A entre 1 al 19 apt 1704, 1705, 1706, 1707, 1708, 1709 y fachada costado occidental piso 7 y piso 8 | 2025-12-09 | 2025-12-16 | 7 | 7.5 | 8.2 | 109.3 |  | 8.1 | 2 | 109.333
23472 - TERRA (MANAZANA 4) | M - 138 | No especificado | Mampostería torre 1 eje A entre 1 al 19 apt 1704, 1705, 1706, 1707, 1708, 1709 y fachada costado occidental piso 7 y piso 8 | 2025-12-09 | 2025-12-16 | 7 | 7.5 | 8 | 106.7 |  | 8.1 | 2 | 106.667
23472 - TERRA (MANAZANA 4) | M - 141 | No especificado | Mamposteria torre 1 eje J entre 1 al 19 apt 1801 - 1802 - 1803 - 1810 - 1811 - 1812 y fachada costado occidental piso 13 y piso 14 y muretes piso 20 al piso 24 | 2025-12-09 | 2025-12-16 | 7 | 7.5 | 8.4 | 112 |  | 8.5 | 2 | 112
23472 - TERRA (MANAZANA 4) | M - 141 | No especificado | Mamposteria torre 1 eje J entre 1 al 19 apt 1801 - 1802 - 1803 - 1810 - 1811 - 1812 y fachada costado occidental piso 13 y piso 14 y muretes piso 20 al piso 24 | 2025-12-09 | 2025-12-16 | 7 | 7.5 | 8.6 | 114.7 |  | 8.5 | 2 | 114.667
23472 - TERRA (MANAZANA 4) | M - 137 | Mortero pega Cemex | Mamposteria torre 1 eje J entre 1 al 19 apt 1601 - 1602 - 1603 - 1610 - 1611 - 1612 | 2025-11-07 | 2025-11-14 | 7 | 7.5 | 6 | 80 |  | 6.25 | 2 | 80
23472 - TERRA (MANAZANA 4) | M - 137 | Mortero pega Cemex | Mamposteria torre 1 eje J entre 1 al 19 apt 1601 - 1602 - 1603 - 1610 - 1611 - 1612 | 2025-11-07 | 2025-11-14 | 7 | 7.5 | 6.5 | 86.7 |  | 6.25 | 2 | 86.667
23472 - TERRA (MANAZANA 4) | M - 136 | Mortero pega Cemex | Mamposteria tore 1 eje A entre 1 al 19 apt 1604 - 1605 - 1606 - 1607 - 1608 - 1609 | 2025-11-07 | 2025-11-14 | 7 | 7.5 | 5.8 | 77.3 |  | 5.6 | 2 | 77.333
23472 - TERRA (MANAZANA 4) | M - 136 | Mortero pega Cemex | Mamposteria tore 1 eje A entre 1 al 19 apt 1604 - 1605 - 1606 - 1607 - 1608 - 1609 | 2025-11-07 | 2025-11-14 | 7 | 7.5 | 5.4 | 72 |  | 5.6 | 2 | 72
23472 - TERRA (MANAZANA 4) | M - 135 | Mortero pega Cemex | Mamposteria torre 1 eje A entre 1 al 19 apt 1504 - 1505 - 1506 - 1507 - 1508 - 1509 | 2025-11-07 | 2025-11-14 | 7 | 7.5 | 6.8 | 90.7 |  | 6.6 | 2 | 90.667
23472 - TERRA (MANAZANA 4) | M - 135 | Mortero pega Cemex | Mamposteria torre 1 eje A entre 1 al 19 apt 1504 - 1505 - 1506 - 1507 - 1508 - 1509 | 2025-11-07 | 2025-11-14 | 7 | 7.5 | 6.4 | 85.3 |  | 6.6 | 2 | 85.333
23472 - TERRA (MANAZANA 4) | M - 134 | Mortero pega Cemex | Mamposteria salón comunal eje A al A´ entre 1 al 8 piso 4 y 5 y eje 1 entre A - C piso 4 y 5 | 2025-11-07 | 2025-11-14 | 7 | 7.5 | 7.9 | 105.3 |  | 7.8 | 2 | 105.333
23472 - TERRA (MANAZANA 4) | M - 134 | Mortero pega Cemex | Mamposteria salón comunal eje A al A´ entre 1 al 8 piso 4 y 5 y eje 1 entre A - C piso 4 y 5 | 2025-11-07 | 2025-11-14 | 7 | 7.5 | 7.7 | 102.7 |  | 7.8 | 2 | 102.667
23472 - TERRA (MANAZANA 4) | M - 133 | Mortero - Pega | Mamposteria torre 1 eje J entre 1 al 19 apt 1501, 1502, 1503, 1510, 1511, 1512 y fachada costado occidental piso 5 piso 6 y muretes piso 10 al piso 15 | 2025-10-14 | 2025-10-21 | 7 | 7.5 | 7.2 | 96 |  | 7.15 | 2 | 96
23472 - TERRA (MANAZANA 4) | M - 133 | Mortero - Pega | Mamposteria torre 1 eje J entre 1 al 19 apt 1501, 1502, 1503, 1510, 1511, 1512 y fachada costado occidental piso 5 piso 6 y muretes piso 10 al piso 15 | 2025-10-14 | 2025-10-21 | 7 | 7.5 | 7.1 | 94.7 |  | 7.15 | 2 | 94.667
23472 - TERRA (MANAZANA 4) | M - 132 | Mortero - Pega | Mamposteria torre 1 eje J entre 1 al 19 apt 1401, 1402, 1403, 1410, 1411, 1412 y fachada occidental piso 3 al piso 4 y muretes piso 5 al piso 10 | 2025-10-14 | 2025-10-21 | 7 | 7.5 | 6.9 | 92 |  | 6.75 | 2 | 92
23472 - TERRA (MANAZANA 4) | M - 132 | Mortero - Pega | Mamposteria torre 1 eje J entre 1 al 19 apt 1401, 1402, 1403, 1410, 1411, 1412 y fachada occidental piso 3 al piso 4 y muretes piso 5 al piso 10 | 2025-10-14 | 2025-10-21 | 7 | 7.5 | 6.6 | 88 |  | 6.75 | 2 | 88
23472 - TERRA (MANAZANA 4) | M - 131 | Mortero - Pega | Mamposteria torre 1 eje A entre 1 al 19 apt 1404, 1405, 1406, 1407, 1408, 1409 y fachada occidental piso 1 al piso 2 | 2025-10-14 | 2025-10-21 | 7 | 7.5 | 7.1 | 94.7 |  | 7.25 | 2 | 94.667
23472 - TERRA (MANAZANA 4) | M - 131 | Mortero - Pega | Mamposteria torre 1 eje A entre 1 al 19 apt 1404, 1405, 1406, 1407, 1408, 1409 y fachada occidental piso 1 al piso 2 | 2025-10-14 | 2025-10-21 | 7 | 7.5 | 7.4 | 98.7 |  | 7.25 | 2 | 98.667
23472 - TERRA (MANAZANA 4) | M - 130 | Mortero - Pega | Mamposteria salón comunal eje A al A' entre 1 al 8 pisos 1, 2, 3 y eje 1 entre A - C piso 1, 2, 3 y murete ladrillo coral y bloque torre 1 mamposteria interna | 2025-10-14 | 2025-10-21 | 7 | 7.5 | 8.4 | 112 |  | 8.6 | 2 | 112
23472 - TERRA (MANAZANA 4) | M - 130 | Mortero - Pega | Mamposteria salón comunal eje A al A' entre 1 al 8 pisos 1, 2, 3 y eje 1 entre A - C piso 1, 2, 3 y murete ladrillo coral y bloque torre 1 mamposteria interna | 2025-10-14 | 2025-10-21 | 7 | 7.5 | 8.8 | 117.3 |  | 8.6 | 2 | 117.333
23472 - TERRA (MANAZANA 4) | M - 129 | No especificado | Mamposteria torre 1 eje J entre 1 al 19 apt 1301 al 1303 y 1310 al 1312 | 2025-10-01 | 2025-10-08 | 7 | 7.5 | 5.7 | 76 |  | 5.55 | 2 | 76
23472 - TERRA (MANAZANA 4) | M - 129 | No especificado | Mamposteria torre 1 eje J entre 1 al 19 apt 1301 al 1303 y 1310 al 1312 | 2025-10-01 | 2025-10-08 | 7 | 7.5 | 5.4 | 72 |  | 5.55 | 2 | 72
23472 - TERRA (MANAZANA 4) | M - 128 | No especificado | Mamposteria torre 1 eje A entre 1 al 19 apt 1304 al 1309 | 2025-10-01 | 2025-10-08 | 7 | 7.5 | 6.6 | 88 |  | 6.5 | 2 | 88
23472 - TERRA (MANAZANA 4) | M - 128 | No especificado | Mamposteria torre 1 eje A entre 1 al 19 apt 1304 al 1309 | 2025-10-01 | 2025-10-08 | 7 | 7.5 | 6.4 | 85.3 |  | 6.5 | 2 | 85.333
23472 - TERRA (MANAZANA 4) | M - 127 | No especificado | Mamposteria eje J torre 1 entre 1 al 19 apt 1201,1202,1203,1210,1211,1212 | 2025-10-01 | 2025-10-08 | 7 | 7.5 | 6.2 | 82.7 |  | 6.1 | 2 | 82.667
23472 - TERRA (MANAZANA 4) | M - 127 | No especificado | Mamposteria eje J torre 1 entre 1 al 19 apt 1201,1202,1203,1210,1211,1212 | 2025-10-01 | 2025-10-08 | 7 | 7.5 | 6 | 80 |  | 6.1 | 2 | 80
23472 - TERRA (MANAZANA 4) | M - 126 | No especificado | Mamposteria torre 1 eje A entre 1 al 19 apt 1205,1206,1207,1208, 1209 | 2025-10-01 | 2025-10-08 | 7 | 7.5 | 6.1 | 81.3 |  | 6 | 2 | 81.333
23472 - TERRA (MANAZANA 4) | M - 126 | No especificado | Mamposteria torre 1 eje A entre 1 al 19 apt 1205,1206,1207,1208, 1209 | 2025-10-01 | 2025-10-08 | 7 | 7.5 | 5.9 | 78.7 |  | 6 | 2 | 78.667
23472 - TERRA (MANAZANA 4) | M - 125 | No especificado | Mampostería torre 1 eje J entre 1 al 19 Apt. 1101, 1102, 1103, 1111, 1112. | 2025-09-26 | 2025-10-03 | 7 | 7.5 | 4.6 | 61.3 |  | 4.7 | 2 | 61.333
23472 - TERRA (MANAZANA 4) | M - 125 | No especificado | Mampostería torre 1 eje J entre 1 al 19 Apt. 1101, 1102, 1103, 1111, 1112. | 2025-09-26 | 2025-10-03 | 7 | 7.5 | 4.8 | 64 |  | 4.7 | 2 | 64
23472 - TERRA (MANAZANA 4) | M - 124 | No especificado | Mampostería torre 1 eje A entre 1 al 19 Apt. 1104, 1105, 1106, 1107, 1108, 1109. | 2025-09-26 | 2025-10-03 | 7 | 7.5 | 6.2 | 82.7 |  | 6.15 | 2 | 82.667
23472 - TERRA (MANAZANA 4) | M - 124 | No especificado | Mampostería torre 1 eje A entre 1 al 19 Apt. 1104, 1105, 1106, 1107, 1108, 1109. | 2025-09-26 | 2025-10-03 | 7 | 7.5 | 6.1 | 81.3 |  | 6.15 | 2 | 81.333
23472 - TERRA (MANAZANA 4) | M - 123 | No especificado | Mampostería torre 1 eje J entre 1 al 19, Apt. 1001, 1002, 1003, 1010, 1011, 1012. | 2025-09-26 | 2025-10-03 | 7 | 7.5 | 6.1 | 81.3 |  | 5.95 | 2 | 81.333
23472 - TERRA (MANAZANA 4) | M - 123 | No especificado | Mampostería torre 1 eje J entre 1 al 19, Apt. 1001, 1002, 1003, 1010, 1011, 1012. | 2025-09-26 | 2025-10-03 | 7 | 7.5 | 5.8 | 77.3 |  | 5.95 | 2 | 77.333
23472 - TERRA (MANAZANA 4) | M - 122 | No especificado | Mampostería torre 1 eje A entre 1 al 9 Apt. 1004, 1005, 1006, 1007, 1008, 1009. | 2025-09-26 | 2025-10-03 | 7 | 7.5 | 6 | 80 |  | 5.9 | 2 | 80
23472 - TERRA (MANAZANA 4) | M - 122 | No especificado | Mampostería torre 1 eje A entre 1 al 9 Apt. 1004, 1005, 1006, 1007, 1008, 1009. | 2025-09-26 | 2025-10-03 | 7 | 7.5 | 5.8 | 77.3 |  | 5.9 | 2 | 77.333
23472 - TERRA (MANAZANA 4) | M-121 | No especificado | Mamposteria torre 1 - eje J entre 1 al 19 apt 901 - 902 - 903 - 910 - 911 - 912 | 2025-09-22 | 2025-09-29 | 7 | 7.5 | 8.1 | 108 |  | 7.95 | 2 | 108
23472 - TERRA (MANAZANA 4) | M-121 | No especificado | Mamposteria torre 1 - eje J entre 1 al 19 apt 901 - 902 - 903 - 910 - 911 - 912 | 2025-09-22 | 2025-09-29 | 7 | 7.5 | 7.8 | 104 |  | 7.95 | 2 | 104
23472 - TERRA (MANAZANA 4) | M-120 | No especificado | Mamposteria torre 1 - eje A entre 1 al 19 apt 904 - 905 - 906 - 907 - 908 - 909 | 2025-09-22 | 2025-09-29 | 7 | 7.5 | 7.2 | 96 |  | 7.1 | 2 | 96
23472 - TERRA (MANAZANA 4) | M-120 | No especificado | Mamposteria torre 1 - eje A entre 1 al 19 apt 904 - 905 - 906 - 907 - 908 - 909 | 2025-09-22 | 2025-09-29 | 7 | 7.5 | 7 | 93.3 |  | 7.1 | 2 | 93.333
23472 - TERRA (MANAZANA 4) | M-119 | No especificado | Mamposteria torre 1 - eje J entre 1 al 19 apt 801 - 802 - 803 - 810 - 811 - 812 | 2025-09-22 | 2025-09-29 | 7 | 7.5 | 7.6 | 101.3 |  | 7.5 | 2 | 101.333
23472 - TERRA (MANAZANA 4) | M-119 | No especificado | Mamposteria torre 1 - eje J entre 1 al 19 apt 801 - 802 - 803 - 810 - 811 - 812 | 2025-09-22 | 2025-09-29 | 7 | 7.5 | 7.4 | 98.7 |  | 7.5 | 2 | 98.667
23472 - TERRA (MANAZANA 4) | M-118 | No especificado | Mamposteria torre 1 - eje A entre 1 al 19 apt 804 - 805 - 806 - 807 - 808 - 809 | 2025-09-22 | 2025-09-29 | 7 | 7.5 | 8 | 106.7 |  | 8.15 | 2 | 106.667
23472 - TERRA (MANAZANA 4) | M-118 | No especificado | Mamposteria torre 1 - eje A entre 1 al 19 apt 804 - 805 - 806 - 807 - 808 - 809 | 2025-09-22 | 2025-09-29 | 7 | 7.5 | 8.3 | 110.7 |  | 8.15 | 2 | 110.667
23472 - TERRA (MANAZANA 4) | M - 117 | No especificado | Mampostería torre 1 eje J entre 1 al 19 Apt. 701 - 702 -703 - 710 - 711 - 712. | 2025-09-15 | 2025-09-22 | 7 | 7.5 | 8.6 | 114.7 |  | 8.45 | 2 | 114.667
23472 - TERRA (MANAZANA 4) | M - 117 | No especificado | Mampostería torre 1 eje J entre 1 al 19 Apt. 701 - 702 -703 - 710 - 711 - 712. | 2025-09-15 | 2025-09-22 | 7 | 7.5 | 8.3 | 110.7 |  | 8.45 | 2 | 110.667
23472 - TERRA (MANAZANA 4) | M - 116 | No especificado | Mampostería torre 1 eje A entre 1 al 19 Apt.704, 705, 706, 707, 708, 709. | 2025-09-15 | 2025-09-22 | 7 | 7.5 | 7.8 | 104 |  | 7.85 | 2 | 104
23472 - TERRA (MANAZANA 4) | M - 116 | No especificado | Mampostería torre 1 eje A entre 1 al 19 Apt.704, 705, 706, 707, 708, 709. | 2025-09-15 | 2025-09-22 | 7 | 7.5 | 7.9 | 105.3 |  | 7.85 | 2 | 105.333
23472 - TERRA (MANAZANA 4) | M - 115 | No especificado | Mampostería torre 1 eje J entre 1 al 19 Apt. 601, 602, 603, 610, 611, 612. | 2025-09-15 | 2025-09-22 | 7 | 7.5 | 8.8 | 117.3 |  | 8.75 | 2 | 117.333
23472 - TERRA (MANAZANA 4) | M - 115 | No especificado | Mampostería torre 1 eje J entre 1 al 19 Apt. 601, 602, 603, 610, 611, 612. | 2025-09-15 | 2025-09-22 | 7 | 7.5 | 8.7 | 116 |  | 8.75 | 2 | 116
23472 - TERRA (MANAZANA 4) | M - 114 | No especificado | Mampostería torre 1 eje A entre 1 al 19 Apt.604, 605, 606, 607, 608, 609. | 2025-09-15 | 2025-09-22 | 7 | 7.5 | 8.9 | 118.7 |  | 8.95 | 2 | 118.667
23472 - TERRA (MANAZANA 4) | M - 114 | No especificado | Mampostería torre 1 eje A entre 1 al 19 Apt.604, 605, 606, 607, 608, 609. | 2025-09-15 | 2025-09-22 | 7 | 7.5 | 9 | 120 |  | 8.95 | 2 | 120
23472 - TERRA (MANAZANA 4) | M-113 | No especificado | Mamposteria torre 1 eje J entre 1 al 19 apt 501-502-503-510-511-512 | 2025-09-11 | 2025-09-18 | 7 | 7.5 | 8.1 | 108 |  | 8.15 | 2 | 108
23472 - TERRA (MANAZANA 4) | M-113 | No especificado | Mamposteria torre 1 eje J entre 1 al 19 apt 501-502-503-510-511-512 | 2025-09-11 | 2025-09-18 | 7 | 7.5 | 8.2 | 109.3 |  | 8.15 | 2 | 109.333
23472 - TERRA (MANAZANA 4) | M-112 | No especificado | Mamposteria torre 1 eje A entre 1 al 19 apt 504-505-506-507-508-509 | 2025-09-11 | 2025-09-18 | 7 | 7.5 | 8.1 | 108 |  | 8 | 2 | 108
23472 - TERRA (MANAZANA 4) | M-112 | No especificado | Mamposteria torre 1 eje A entre 1 al 19 apt 504-505-506-507-508-509 | 2025-09-11 | 2025-09-18 | 7 | 7.5 | 7.9 | 105.3 |  | 8 | 2 | 105.333
23472 - TERRA (MANAZANA 4) | M-111 | No especificado | Mamposteria torre 1 eje J entre 1 al 19 apt 401-402-403-410-411-412 | 2025-09-11 | 2025-09-18 | 7 | 7.5 | 7.7 | 102.7 |  | 7.65 | 2 | 102.667
23472 - TERRA (MANAZANA 4) | M-111 | No especificado | Mamposteria torre 1 eje J entre 1 al 19 apt 401-402-403-410-411-412 | 2025-09-11 | 2025-09-18 | 7 | 7.5 | 7.6 | 101.3 |  | 7.65 | 2 | 101.333
23472 - TERRA (MANAZANA 4) | M-110 | No especificado | Mamposteria torre 1 eje A entre 1 al 19 apt 404,405,406,407,408,409 y muretes piso 1 al 5 | 2025-09-11 | 2025-09-18 | 7 | 7.5 | 8.2 | 109.3 |  | 8.15 | 2 | 109.333
23472 - TERRA (MANAZANA 4) | M-110 | No especificado | Mamposteria torre 1 eje A entre 1 al 19 apt 404,405,406,407,408,409 y muretes piso 1 al 5 | 2025-09-11 | 2025-09-18 | 7 | 7.5 | 8.1 | 108 |  | 8.15 | 2 | 108
23472 - TERRA (MANAZANA 4) | M - 100 | No especificado | Mampostería Torre 2 eje 1 al 23 entre A y J Apt 2101, 2102, 2103, 2104, 2105, 2106, 2107, 2108, 2109, 2110, 2111, 2112 | 2025-08-20 | 2025-08-27 | 7 | 7.5 | 6.2 | 82.7 |  | 6.05 | 2 | 82.667
23472 - TERRA (MANAZANA 4) | M - 100 | No especificado | Mampostería Torre 2 eje 1 al 23 entre A y J Apt 2101, 2102, 2103, 2104, 2105, 2106, 2107, 2108, 2109, 2110, 2111, 2112 | 2025-08-20 | 2025-08-27 | 7 | 7.5 | 5.9 | 78.7 |  | 6.05 | 2 | 78.667
23472 - TERRA (MANAZANA 4) | M - 99 | No especificado | Mampostería Torre 2 eje 1 al 23 entre A y J Apt 2001, 2002, 2003, 2004, 2005, 2006, 2007, 2008, 2009, 2010, 2011, 2012 | 2025-08-20 | 2025-08-27 | 7 | 7.5 | 6.9 | 92 |  | 6.8 | 2 | 92
23472 - TERRA (MANAZANA 4) | M - 99 | No especificado | Mampostería Torre 2 eje 1 al 23 entre A y J Apt 2001, 2002, 2003, 2004, 2005, 2006, 2007, 2008, 2009, 2010, 2011, 2012 | 2025-08-20 | 2025-08-27 | 7 | 7.5 | 6.7 | 89.3 |  | 6.8 | 2 | 89.333
23472 - TERRA (MANAZANA 4) | M - 98 | No especificado | Mampostería Torre 2 eje 1 al 23 entre A y J Apt 1901 , 1902, 1903, 1904, 1905, 1906, 1907, 1908, 1909, 1910, 1911, 1912 | 2025-08-20 | 2025-08-27 | 7 | 7.5 | 5.8 | 77.3 |  | 5.7 | 2 | 77.333
23472 - TERRA (MANAZANA 4) | M - 98 | No especificado | Mampostería Torre 2 eje 1 al 23 entre A y J Apt 1901 , 1902, 1903, 1904, 1905, 1906, 1907, 1908, 1909, 1910, 1911, 1912 | 2025-08-20 | 2025-08-27 | 7 | 7.5 | 5.6 | 74.7 |  | 5.7 | 2 | 74.667
23472 - TERRA (MANAZANA 4) | M - 101 | No especificado | Mampostería Torre 2 eje 1 al 23 entre A y J Apt 2201, 2202, 2203, 2204, 2205, 2206, 2207, 2208, 2209, 2210, 2211, 2212 | 2025-08-20 | 2025-08-27 | 7 | 7.5 | 6.5 | 86.7 |  | 6.3 | 2 | 86.667
23472 - TERRA (MANAZANA 4) | M - 101 | No especificado | Mampostería Torre 2 eje 1 al 23 entre A y J Apt 2201, 2202, 2203, 2204, 2205, 2206, 2207, 2208, 2209, 2210, 2211, 2212 | 2025-08-20 | 2025-08-27 | 7 | 7.5 | 6.1 | 81.3 |  | 6.3 | 2 | 81.333
23472 - TERRA (MANAZANA 4) | M - 97 | No especificado | Muestra de mortero pega tequendama | 2025-08-16 | 2025-08-23 | 7 | 7.5 | 9.1 | 121.3 |  | 9 | 2 | 121.333
23472 - TERRA (MANAZANA 4) | M - 97 | No especificado | Muestra de mortero pega tequendama | 2025-08-16 | 2025-08-23 | 7 | 7.5 | 8.9 | 118.7 |  | 9 | 2 | 118.667
23472 - TERRA (MANAZANA 4) | M-93 | No especificado | Mampostería torre 2 eje 1 al 23 entre A-J apt 1601,1602,1603,1604,1605,1606,1607,1608,1609,1610,1611,1612 | 2025-08-06 | 2025-08-13 | 7 | 7.5 | 5.7 | 76 |  | 5.6 | 2 | 76
23472 - TERRA (MANAZANA 4) | M-93 | No especificado | Mampostería torre 2 eje 1 al 23 entre A-J apt 1601,1602,1603,1604,1605,1606,1607,1608,1609,1610,1611,1612 | 2025-08-06 | 2025-08-13 | 7 | 7.5 | 5.5 | 73.3 |  | 5.6 | 2 | 73.333
23472 - TERRA (MANAZANA 4) | M-92 | No especificado | Mampostería torre 2 eje 1 al 23 entre A-J apt 1504,1505,1506,1507,1508,1509,1510,1511,151,1501,1502,1503 y muretes torre 3 piso 24 al 28 | 2025-08-06 | 2025-08-13 | 7 | 7.5 | 8.7 | 116 |  | 8.6 | 2 | 116
23472 - TERRA (MANAZANA 4) | M-92 | No especificado | Mampostería torre 2 eje 1 al 23 entre A-J apt 1504,1505,1506,1507,1508,1509,1510,1511,151,1501,1502,1503 y muretes torre 3 piso 24 al 28 | 2025-08-06 | 2025-08-13 | 7 | 7.5 | 8.5 | 113.3 |  | 8.6 | 2 | 113.333
23472 - TERRA (MANAZANA 4) | M-95 | No especificado | Mampostería torre 2 eje 1 al 23 entre A-J apt 1801,1802,1803,1804,1805,1806,1807,1808,1809,1810,1811,1812 | 2025-08-06 | 2025-08-13 | 7 | 7.5 | 8.1 | 108 |  | 7.85 | 2 | 108
23472 - TERRA (MANAZANA 4) | M-95 | No especificado | Mampostería torre 2 eje 1 al 23 entre A-J apt 1801,1802,1803,1804,1805,1806,1807,1808,1809,1810,1811,1812 | 2025-08-06 | 2025-08-13 | 7 | 7.5 | 7.6 | 101.3 |  | 7.85 | 2 | 101.333
23472 - TERRA (MANAZANA 4) | M-94 | No especificado | Mampostería torre 2 eje 1 al 23 entre A-J apt 1701, 1702, 1703,1704,1705,1706,1707,1708,1709,1710,1711,1712 y muretes piso 20 al piso 24 | 2025-08-06 | 2025-08-13 | 7 | 7.5 | 6.7 | 89.3 |  | 6.6 | 2 | 89.333
23472 - TERRA (MANAZANA 4) | M-94 | No especificado | Mampostería torre 2 eje 1 al 23 entre A-J apt 1701, 1702, 1703,1704,1705,1706,1707,1708,1709,1710,1711,1712 y muretes piso 20 al piso 24 | 2025-08-06 | 2025-08-13 | 7 | 7.5 | 6.5 | 86.7 |  | 6.6 | 2 | 86.667
23472 - TERRA (MANAZANA 4) | M-91 | No especificado | Mampostería torre 1 eje J entre 1 al 19 apto 301, 302, 303, 310, 311 y depósito | 2025-07-29 | 2025-08-05 | 7 | 7.5 | 7.6 | 101.3 |  | 7.5 | 2 | 101.333
23472 - TERRA (MANAZANA 4) | M-91 | No especificado | Mampostería torre 1 eje J entre 1 al 19 apto 301, 302, 303, 310, 311 y depósito | 2025-07-29 | 2025-08-05 | 7 | 7.5 | 7.4 | 98.7 |  | 7.5 | 2 | 98.667
23472 - TERRA (MANAZANA 4) | M-90 | No especificado | Mampostería torre 1 eje A entre 1 al 19 apto 304, 305, 306, 307, 308, 309 | 2025-07-29 | 2025-08-05 | 7 | 7.5 | 8 | 106.7 |  | 7.8 | 2 | 106.667
23472 - TERRA (MANAZANA 4) | M-90 | No especificado | Mampostería torre 1 eje A entre 1 al 19 apto 304, 305, 306, 307, 308, 309 | 2025-07-29 | 2025-08-05 | 7 | 7.5 | 7.6 | 101.3 |  | 7.8 | 2 | 101.333
23472 - TERRA (MANAZANA 4) | M-89 | No especificado | Mampostería torre 1 eje J entre 1 al 19 apto 201, 202, 203 salones de juegos | 2025-07-29 | 2025-08-05 | 7 | 7.5 | 7.1 | 94.7 |  | 7.15 | 2 | 94.667
23472 - TERRA (MANAZANA 4) | M-89 | No especificado | Mampostería torre 1 eje J entre 1 al 19 apto 201, 202, 203 salones de juegos | 2025-07-29 | 2025-08-05 | 7 | 7.5 | 7.2 | 96 |  | 7.15 | 2 | 96
23472 - TERRA (MANAZANA 4) | M-88 | No especificado | Mampostería torre 1 eje A entre 1 al 19 apto 204, 205, 206, 207, 208, 209 | 2025-07-29 | 2025-08-05 | 7 | 7.5 | 8 | 106.7 |  | 7.85 | 2 | 106.667
23472 - TERRA (MANAZANA 4) | M-88 | No especificado | Mampostería torre 1 eje A entre 1 al 19 apto 204, 205, 206, 207, 208, 209 | 2025-07-29 | 2025-08-05 | 7 | 7.5 | 7.7 | 102.7 |  | 7.85 | 2 | 102.667
23472 - TERRA (MANAZANA 4) | M - 87 | No especificado | Salón comunal mampostería eje 2 al 6 entre A - C subestación y cuarto de máquinas y mampostería muros rampa vehicular | 2025-07-22 | 2025-07-29 | 7 | 7.5 | 4.6 | 61.3 | MURO | 4.75 | 2 | 61.333
23472 - TERRA (MANAZANA 4) | M - 87 | No especificado | Salón comunal mampostería eje 2 al 6 entre A - C subestación y cuarto de máquinas y mampostería muros rampa vehicular | 2025-07-22 | 2025-07-29 | 7 | 7.5 | 4.9 | 65.3 | MURO | 4.75 | 2 | 65.333
23472 - TERRA (MANAZANA 4) | M - 86 | No especificado | Mampostería torre 3 eje A entre 1 al 23 apt 2804, 2805, 2806, 2807, 2808, 2809 | 2025-07-22 | 2025-07-29 | 7 | 7.5 | 3.3 | 44 |  | 3.4 | 2 | 44
23472 - TERRA (MANAZANA 4) | M - 86 | No especificado | Mampostería torre 3 eje A entre 1 al 23 apt 2804, 2805, 2806, 2807, 2808, 2809 | 2025-07-22 | 2025-07-29 | 7 | 7.5 | 3.5 | 46.7 |  | 3.4 | 2 | 46.667
23472 - TERRA (MANAZANA 4) | M - 85 | No especificado | Mampostería torre 3 eje J entre 1 al 23 apt 2801, 2802, 2803, 2810, 2811, 2812 | 2025-07-22 | 2025-07-29 | 7 | 7.5 | 4.5 | 60 |  | 4.75 | 2 | 60
23472 - TERRA (MANAZANA 4) | M - 85 | No especificado | Mampostería torre 3 eje J entre 1 al 23 apt 2801, 2802, 2803, 2810, 2811, 2812 | 2025-07-22 | 2025-07-29 | 7 | 7.5 | 5 | 66.7 |  | 4.75 | 2 | 66.667
23472 - TERRA (MANAZANA 4) | M - 84 | No especificado | Mampostería torre 3 eje A entre 1 al 23 apt 2704, 2705, 2706, 2707, 2708, 2709 | 2025-07-22 | 2025-07-29 | 7 | 7.5 | 5.1 | 68 |  | 4.95 | 2 | 68
23472 - TERRA (MANAZANA 4) | M - 84 | No especificado | Mampostería torre 3 eje A entre 1 al 23 apt 2704, 2705, 2706, 2707, 2708, 2709 | 2025-07-22 | 2025-07-29 | 7 | 7.5 | 4.8 | 64 |  | 4.95 | 2 | 64
23472 - TERRA (MANAZANA 4) | M - 81 | No especificado | Mampostería Torre 3 eje J entre 1 al 23 Apt 2601 , 2602 , 2603, 2610, 2611, 2612 | 2025-07-16 | 2025-07-23 | 7 | 7.5 | 14.1 | 188 |  | 14.15 | 2 | 188
23472 - TERRA (MANAZANA 4) | M - 81 | No especificado | Mampostería Torre 3 eje J entre 1 al 23 Apt 2601 , 2602 , 2603, 2610, 2611, 2612 | 2025-07-16 | 2025-07-23 | 7 | 7.5 | 14.2 | 189.3 |  | 14.15 | 2 | 189.333
23472 - TERRA (MANAZANA 4) | M - 80 | No especificado | Mampostería Torre 3 eje A entre 1 al 23 Apt 2504, 2505, 2506, 2507, 2508, 2509 | 2025-07-16 | 2025-07-23 | 7 | 7.5 | 14.4 | 192 |  | 14.45 | 2 | 192
23472 - TERRA (MANAZANA 4) | M - 80 | No especificado | Mampostería Torre 3 eje A entre 1 al 23 Apt 2504, 2505, 2506, 2507, 2508, 2509 | 2025-07-16 | 2025-07-23 | 7 | 7.5 | 14.5 | 193.3 |  | 14.45 | 2 | 193.333
23472 - TERRA (MANAZANA 4) | M - 79 | Mortero pega Cemex | Mampostería torre 3 eje J entre 1 al 23 apt 2501, 2502, 2503, 2510, 2511, 2512 y muretes torre 2 piso 15 al 20 | 2025-07-14 | 2025-07-21 | 7 | 7.5 | 6.4 | 85.3 |  | 6.45 | 2 | 85.333
23472 - TERRA (MANAZANA 4) | M - 79 | Mortero pega Cemex | Mampostería torre 3 eje J entre 1 al 23 apt 2501, 2502, 2503, 2510, 2511, 2512 y muretes torre 2 piso 15 al 20 | 2025-07-14 | 2025-07-21 | 7 | 7.5 | 6.5 | 86.7 |  | 6.45 | 2 | 86.667
23472 - TERRA (MANAZANA 4) | M - 78 | Mortero pega cemex | Mampostería torre 3 eje A entre 1 al 23 apt 2404, 2405, 2406, 2407, 2408, 2409 y fachada costado oriental piso 28 y muretes piso 20 al 24 | 2025-07-14 | 2025-07-21 | 7 | 7.5 | 5.6 | 74.7 |  | 5.55 | 2 | 74.667
23472 - TERRA (MANAZANA 4) | M - 78 | Mortero pega cemex | Mampostería torre 3 eje A entre 1 al 23 apt 2404, 2405, 2406, 2407, 2408, 2409 y fachada costado oriental piso 28 y muretes piso 20 al 24 | 2025-07-14 | 2025-07-21 | 7 | 7.5 | 5.5 | 73.3 |  | 5.55 | 2 | 73.333
23472 - TERRA (MANAZANA 4) | M - 77 | Pega pañete 100 G - 10 Holcim | Mampostería torre 1 eje J entre 1 al 19 apt 101,104, cuarto técnico, depósitos, cocina y baños, persona de vigilancia, correspondencia equipamiento y futuro comercio | 2025-07-14 | 2025-07-21 | 7 | 7.5 | 8.8 | 117.3 |  | 8.85 | 2 | 117.333
23472 - TERRA (MANAZANA 4) | M - 77 | Pega pañete 100 G - 10 Holcim | Mampostería torre 1 eje J entre 1 al 19 apt 101,104, cuarto técnico, depósitos, cocina y baños, persona de vigilancia, correspondencia equipamiento y futuro comercio | 2025-07-14 | 2025-07-21 | 7 | 7.5 | 8.9 | 118.7 |  | 8.85 | 2 | 118.667
23472 - TERRA (MANAZANA 4) | M - 76 | Pega pañete 100 G - 10 Holcim | Mampostería torre 1 eje A entre 1 al 19 apt 102, 103, 105, 106, 107, cuarto de basuras | 2025-07-14 | 2025-07-21 | 7 | 7.5 | 8.5 | 113.3 |  | 8.55 | 2 | 113.333
23472 - TERRA (MANAZANA 4) | M - 76 | Pega pañete 100 G - 10 Holcim | Mampostería torre 1 eje A entre 1 al 19 apt 102, 103, 105, 106, 107, cuarto de basuras | 2025-07-14 | 2025-07-21 | 7 | 7.5 | 8.6 | 114.7 |  | 8.55 | 2 | 114.667
23472 - TERRA (MANAZANA 4) | M-1383 | Outinord IND 1" | Entre torre 2 y 3 vigas V - 301, V - 302, V - 303 y las mensulas tipo 2 | 2025-12-17 | 2025-12-23 | 6 | 27.6 | 30.5 | 110.5 |  | 30.7 | 2 | 110.507
23472 - TERRA (MANAZANA 4) | M-1383 | Outinord IND 1" | Entre torre 2 y 3 vigas V - 301, V - 302, V - 303 y las mensulas tipo 2 | 2025-12-17 | 2025-12-23 | 6 | 27.6 | 30.9 | 112 |  | 30.7 | 2 | 111.957
23472 - TERRA (MANAZANA 4) | M - 1376 | Outinord IND 1 / 2 " | Salón comunal 2 bordillo de la matera tipo 1 eje 8 al 10 entre B – E | 2025-12-05 | 2025-12-11 | 6 | 27.6 | 27.6 | 100 |  | 27.75 | 2 | 100
23472 - TERRA (MANAZANA 4) | M - 1376 | Outinord IND 1 / 2 " | Salón comunal 2 bordillo de la matera tipo 1 eje 8 al 10 entre B – E | 2025-12-05 | 2025-12-11 | 6 | 27.6 | 27.9 | 101.1 |  | 27.75 | 2 | 101.087
23472 - TERRA (MANAZANA 4) | PL-1382 | Outinord IND 1" | Escalera torre 1 eje 17 al 19 entre D - G costado oriental piso 24 a cubierta | 2025-12-17 | 2025-12-23 | 6 | 20.7 | 26.6 | 128.5 |  | 26.3 | 2 | 128.502
23472 - TERRA (MANAZANA 4) | PL-1382 | Outinord IND 1" | Escalera torre 1 eje 17 al 19 entre D - G costado oriental piso 24 a cubierta | 2025-12-17 | 2025-12-23 | 6 | 20.7 | 26 | 125.6 |  | 26.3 | 2 | 125.604
23472 - TERRA (MANAZANA 4) | PL - 1378 | Outinord IND 1" | Escalera Torre 1 Eje 17 al 19 entre D – G costado oriental piso 22 al piso 23 | 2025-12-05 | 2025-12-11 | 6 | 20.7 | 27.8 | 134.3 |  | 27.95 | 2 | 134.3
23472 - TERRA (MANAZANA 4) | PL - 1378 | Outinord IND 1" | Escalera Torre 1 Eje 17 al 19 entre D – G costado oriental piso 22 al piso 23 | 2025-12-05 | 2025-12-11 | 6 | 20.7 | 28.1 | 135.7 |  | 27.95 | 2 | 135.749
23472 - TERRA (MANAZANA 4) | PL - 1377 | Outinord IND con fibra y inclución de aire 1" | Placa de cubierta torre 1 recorrido foso de ascensores 1 y 2 eje 8 al 10 entre D -E y placa de cubierta de las escaleras costado oriental eje 17 al 19 entre D – G y costado occidental eje 1 al 2 entre D – G | 2025-12-05 | 2025-12-11 | 6 | 20.7 | 28.1 | 135.7 | PLACA | 27.65 | 2 | 135.749
23472 - TERRA (MANAZANA 4) | PL - 1377 | Outinord IND con fibra y inclución de aire 1" | Placa de cubierta torre 1 recorrido foso de ascensores 1 y 2 eje 8 al 10 entre D -E y placa de cubierta de las escaleras costado oriental eje 17 al 19 entre D – G y costado occidental eje 1 al 2 entre D – G | 2025-12-05 | 2025-12-11 | 6 | 20.7 | 27.2 | 131.4 | PLACA | 27.65 | 2 | 131.401
23472 - TERRA (MANAZANA 4) | PL-1384 | Outinord IND 1" | Columnetas de la matera tipo 2 eje 10´ al 11´ entre C - D tramo matera tipo 3 eje A entre 9 al 11´ y la placa de la matera tipo 1 eje 8 al 9 entre A - B comunal 2 | 2025-12-18 | 2025-12-23 | 5 | 27.6 | 29.6 | 107.2 | PLACA | 29.75 | 2 | 107.246
23472 - TERRA (MANAZANA 4) | PL-1384 | Outinord IND 1" | Columnetas de la matera tipo 2 eje 10´ al 11´ entre C - D tramo matera tipo 3 eje A entre 9 al 11´ y la placa de la matera tipo 1 eje 8 al 9 entre A - B comunal 2 | 2025-12-18 | 2025-12-23 | 5 | 27.6 | 29.9 | 108.3 | PLACA | 29.75 | 2 | 108.333
23472 - TERRA (MANAZANA 4) | M-1205 | Outinord IND 1/2" | Muros torre 1 eje 6 al 11 entre F-J apt 1301,1312 | 2025-08-04 | 2025-08-09 | 5 | 27.5 | 20 | 72.7 | MURO | 19.8 | 2 | 72.727
23472 - TERRA (MANAZANA 4) | M-1205 | Outinord IND 1/2" | Muros torre 1 eje 6 al 11 entre F-J apt 1301,1312 | 2025-08-04 | 2025-08-09 | 5 | 27.5 | 19.6 | 71.3 | MURO | 19.8 | 2 | 71.273
23472 - TERRA (MANAZANA 4) | M-1203 | Outinord IND 1" | Salón comunal segundo tramo de escalera tipo 1 eje 3 al 4 entre A-B del piso 1 al piso 3 | 2025-08-04 | 2025-08-09 | 5 | 27.5 | 22.8 | 82.9 |  | 22.85 | 2 | 82.909
23472 - TERRA (MANAZANA 4) | M-1203 | Outinord IND 1" | Salón comunal segundo tramo de escalera tipo 1 eje 3 al 4 entre A-B del piso 1 al piso 3 | 2025-08-04 | 2025-08-09 | 5 | 27.5 | 22.9 | 83.3 |  | 22.85 | 2 | 83.273
23472 - TERRA (MANAZANA 4) | PL-1204 | Outinord IND 1" | Placa entrepiso torre 1 eje 13 al 19 entre A-E Apt 1408, 1409 y escalera eje 17 al 19 entre D-G costado oriental piso 10 al piso 11 | 2025-08-04 | 2025-08-09 | 5 | 20.6 | 14.5 | 70.4 | PLACA | 14.25 | 2 | 70.388
23472 - TERRA (MANAZANA 4) | PL-1204 | Outinord IND 1" | Placa entrepiso torre 1 eje 13 al 19 entre A-E Apt 1408, 1409 y escalera eje 17 al 19 entre D-G costado oriental piso 10 al piso 11 | 2025-08-04 | 2025-08-09 | 5 | 20.6 | 14 | 68 | PLACA | 14.25 | 2 | 67.961
23472 - TERRA (MANAZANA 4) | M - 1370 | Outinord IND 1 / 2 " | Vigas de acople cubierta torre 1 y muros M - 28 ( 2 ) M - 32 M - 15 ( 2 ) M - 18 ( 2 ) eje D entre 7 al 13 muros foso ascensor | 2025-11-28 | 2025-12-02 | 4 | 41.4 | 41.4 | 100 | MURO | 41.6 | 2 | 100
23472 - TERRA (MANAZANA 4) | M - 1370 | Outinord IND 1 / 2 " | Vigas de acople cubierta torre 1 y muros M - 28 ( 2 ) M - 32 M - 15 ( 2 ) M - 18 ( 2 ) eje D entre 7 al 13 muros foso ascensor | 2025-11-28 | 2025-12-02 | 4 | 41.4 | 41.8 | 101 | MURO | 41.6 | 2 | 100.966
23472 - TERRA (MANAZANA 4) | M - 1174 | Outinord IND 1/2" | Muros torre 1 eje 1 al 5 entre A - E apt 1104, 1105 | 2025-07-18 | 2025-07-22 | 4 | 34.5 | 33.6 | 97.4 | MURO | 33.8 | 2 | 97.391
23472 - TERRA (MANAZANA 4) | M - 1174 | Outinord IND 1/2" | Muros torre 1 eje 1 al 5 entre A - E apt 1104, 1105 | 2025-07-18 | 2025-07-22 | 4 | 34.5 | 34 | 98.6 | MURO | 33.8 | 2 | 98.551
23472 - TERRA (MANAZANA 4) | M - 1160 | Outinord IND 1/2" | Muros Torre 1 eje 1 al 5 Entre A - E Apt 1004, 1005 | 2025-07-11 | 2025-07-15 | 4 | 34.5 | 27.4 | 79.4 | MURO | 27.6 | 2 | 79.42
23472 - TERRA (MANAZANA 4) | M - 1160 | Outinord IND 1/2" | Muros Torre 1 eje 1 al 5 Entre A - E Apt 1004, 1005 | 2025-07-11 | 2025-07-15 | 4 | 34.5 | 27.8 | 80.6 | MURO | 27.6 | 2 | 80.58
23472 - TERRA (MANAZANA 4) | M-1144 | Outinord IND ½" | Muros torre 1 eje 1 al 5 entre A-E apto 904, 905 | 2025-07-04 | 2025-07-08 | 4 | 34.5 | 31 | 89.9 | MURO | 31.05 | 2 | 89.855
23472 - TERRA (MANAZANA 4) | M-1144 | Outinord IND ½" | Muros torre 1 eje 1 al 5 entre A-E apto 904, 905 | 2025-07-04 | 2025-07-08 | 4 | 34.5 | 31.1 | 90.1 | MURO | 31.05 | 2 | 90.145
23472 - TERRA (MANAZANA 4) | PL - 1371 | Outinord IND 1/2" | Escalera torre 1 costado occidental eje 1 al 2 entre D - G piso 22 al piso 23 | 2025-11-28 | 2025-12-02 | 4 | 28 | 19.1 | 68.2 |  | 18.85 | 2 | 68.214
23472 - TERRA (MANAZANA 4) | PL - 1371 | Outinord IND 1/2" | Escalera torre 1 costado occidental eje 1 al 2 entre D - G piso 22 al piso 23 | 2025-11-28 | 2025-12-02 | 4 | 28 | 18.6 | 66.4 |  | 18.85 | 2 | 66.429
23472 - TERRA (MANAZANA 4) | PL - 1407 | Outinord IND 1" | Salón comunal 1, placa contrapiso eje 1 - P/ 3 - P, A - P / B - P Costado Sur | 2026-05-29 | 2026-06-02 | 4 | 27.6 | 22.8 | 82.6 | PLACA | 22.85 | 2 | 82.609
23472 - TERRA (MANAZANA 4) | PL - 1407 | Outinord IND 1" | Salón comunal 1, placa contrapiso eje 1 - P/ 3 - P, A - P / B - P Costado Sur | 2026-05-29 | 2026-06-02 | 4 | 27.6 | 22.9 | 83 | PLACA | 22.85 | 2 | 82.971
23472 - TERRA (MANAZANA 4) | PL 1390 | Outinord IND | Salon comunal 2 vigas vm1 y placa de la metera tipo 2 piso 1 eje 10 al 11 entre C - D | 2026-01-30 | 2026-02-03 | 4 | 27.6 | 30.3 | 109.8 | PLACA | 30.15 | 2 | 109.783
23472 - TERRA (MANAZANA 4) | PL 1390 | Outinord IND | Salon comunal 2 vigas vm1 y placa de la metera tipo 2 piso 1 eje 10 al 11 entre C - D | 2026-01-30 | 2026-02-03 | 4 | 27.6 | 30 | 108.7 | PLACA | 30.15 | 2 | 108.696
23472 - TERRA (MANAZANA 4) | M-1389 | Outinord IND ½" | Muro de contención MC - 1 eje A - P entre 1 - P, 3 - P salon comunal 2 carcamo rampa vehicular eje 7 entre A - B salon comunal 2 | 2026-01-23 | 2026-01-26 | 4 | 27.6 | 24.5 | 88.8 | MURO | 24.25 | 2 | 88.768
23472 - TERRA (MANAZANA 4) | M-1389 | Outinord IND ½" | Muro de contención MC - 1 eje A - P entre 1 - P, 3 - P salon comunal 2 carcamo rampa vehicular eje 7 entre A - B salon comunal 2 | 2026-01-23 | 2026-01-26 | 4 | 27.6 | 24 | 87 | MURO | 24.25 | 2 | 86.957
23472 - TERRA (MANAZANA 4) | M - 1381 | Outinord IND 1 / 2 " | Muros torre 1 recorrido del ascensor M - 21 ( 2 ) M - 05 eje 8 al 9 entre D - E | 2025-12-12 | 2025-12-16 | 4 | 27.6 | 17.9 | 64.9 | MURO | 17.6 | 2 | 64.855
23472 - TERRA (MANAZANA 4) | M - 1381 | Outinord IND 1 / 2 " | Muros torre 1 recorrido del ascensor M - 21 ( 2 ) M - 05 eje 8 al 9 entre D - E | 2025-12-12 | 2025-12-16 | 4 | 27.6 | 17.3 | 62.7 | MURO | 17.6 | 2 | 62.681
23472 - TERRA (MANAZANA 4) | M - 1364 | Outinord IND 1/2" | Muros de la escalera entre Torres 2 y 3 N + 5.95 al N + 9.25 | 2025-11-21 | 2025-11-25 | 4 | 27.6 | 26.2 | 94.9 | MURO | 26 | 2 | 94.928
23472 - TERRA (MANAZANA 4) | M - 1364 | Outinord IND 1/2" | Muros de la escalera entre Torres 2 y 3 N + 5.95 al N + 9.25 | 2025-11-21 | 2025-11-25 | 4 | 27.6 | 25.8 | 93.5 | MURO | 26 | 2 | 93.478
23472 - TERRA (MANAZANA 4) | M - 1361 | Outinord IND 1/2" | Muros torre 1 eje 1 al 5 entre A - E apt 2404, 2405 y muro divisorio alcoba eje 6 entre I - J apt 2402 | 2025-11-14 | 2025-11-18 | 4 | 27.6 | 22.1 | 80.1 | MURO | 21.75 | 2 | 80.072
23472 - TERRA (MANAZANA 4) | M - 1361 | Outinord IND 1/2" | Muros torre 1 eje 1 al 5 entre A - E apt 2404, 2405 y muro divisorio alcoba eje 6 entre I - J apt 2402 | 2025-11-14 | 2025-11-18 | 4 | 27.6 | 21.4 | 77.5 | MURO | 21.75 | 2 | 77.536
23472 - TERRA (MANAZANA 4) | M - 1344 | Outinord IND 1/2" | Muros torre 1 eje 12 al 14 entre F – J apto 2311 y los muros eje 6 entre A – C, 8 / A -C, 9 – A, 11 – A, 12 – AC entre torres 2 y 3 | 2025-10-31 | 2025-11-04 | 4 | 27.6 | 26.2 | 94.9 | MURO | 25.75 | 2 | 94.928
23472 - TERRA (MANAZANA 4) | M - 1344 | Outinord IND 1/2" | Muros torre 1 eje 12 al 14 entre F – J apto 2311 y los muros eje 6 entre A – C, 8 / A -C, 9 – A, 11 – A, 12 – AC entre torres 2 y 3 | 2025-10-31 | 2025-11-04 | 4 | 27.6 | 25.3 | 91.7 | MURO | 25.75 | 2 | 91.667
23472 - TERRA (MANAZANA 4) | M - 1330 | Outinord IND 1/2" | Muros torre 1 eje 6 al 11 entre F - J apt 2201 - 2212 | 2025-10-24 | 2025-10-28 | 4 | 27.6 | 20.4 | 73.9 | MURO | 20.25 | 2 | 73.913
23472 - TERRA (MANAZANA 4) | M - 1330 | Outinord IND 1/2" | Muros torre 1 eje 6 al 11 entre F - J apt 2201 - 2212 | 2025-10-24 | 2025-10-28 | 4 | 27.6 | 20.1 | 72.8 | MURO | 20.25 | 2 | 72.826
23472 - TERRA (MANAZANA 4) | PL - 1328 | Outinord IND ayuda de bombeo | Salón comunal placa de contrapiso eje 7´al 10 entre A - E | 2025-10-24 | 2025-10-28 | 4 | 27.6 | 17.7 | 64.1 | PLACA | 17.5 | 2 | 64.13
23472 - TERRA (MANAZANA 4) | PL - 1328 | Outinord IND ayuda de bombeo | Salón comunal placa de contrapiso eje 7´al 10 entre A - E | 2025-10-24 | 2025-10-28 | 4 | 27.6 | 17.3 | 62.7 | PLACA | 17.5 | 2 | 62.681
23472 - TERRA (MANAZANA 4) | PL - 1327 | Outinord IND ayuda de bombeo | Salón comunal placa de contrapiso eje 7´al 10 entre A - E | 2025-10-24 | 2025-10-28 | 4 | 27.6 | 26.6 | 96.4 | PLACA | 26.35 | 2 | 96.377
23472 - TERRA (MANAZANA 4) | PL - 1327 | Outinord IND ayuda de bombeo | Salón comunal placa de contrapiso eje 7´al 10 entre A - E | 2025-10-24 | 2025-10-28 | 4 | 27.6 | 26.1 | 94.6 | PLACA | 26.35 | 2 | 94.565
23472 - TERRA (MANAZANA 4) | M - 1309 | Outinord IND 1/2" | Muros torre 1 eje 12 al 19 entre F - J apt 2110 - 2111 | 2025-10-10 | 2025-10-14 | 4 | 27.6 | 22.8 | 82.6 | MURO | 22.7 | 2 | 82.609
23472 - TERRA (MANAZANA 4) | M - 1309 | Outinord IND 1/2" | Muros torre 1 eje 12 al 19 entre F - J apt 2110 - 2111 | 2025-10-10 | 2025-10-14 | 4 | 27.6 | 22.6 | 81.9 | MURO | 22.7 | 2 | 81.884
23472 - TERRA (MANAZANA 4) | M - 1296 | Outinord IND 1/2" | Muros Torre 1 eje 12 al 19 entre F - J Apt 2010, 2011 | 2025-10-03 | 2025-10-07 | 4 | 27.6 | 25.4 | 92 | MURO | 25.05 | 2 | 92.029
23472 - TERRA (MANAZANA 4) | M - 1296 | Outinord IND 1/2" | Muros Torre 1 eje 12 al 19 entre F - J Apt 2010, 2011 | 2025-10-03 | 2025-10-07 | 4 | 27.6 | 24.7 | 89.5 | MURO | 25.05 | 2 | 89.493
23472 - TERRA (MANAZANA 4) | M - 1284 | Outinord IND 1/2" | Muros Torre 1 eje 12 al 19 entre F - J Apt 1910, 1911 | 2025-09-26 | 2025-09-30 | 4 | 27.6 | 28.6 | 103.6 | MURO | 28.5 | 2 | 103.623
23472 - TERRA (MANAZANA 4) | M - 1284 | Outinord IND 1/2" | Muros Torre 1 eje 12 al 19 entre F - J Apt 1910, 1911 | 2025-09-26 | 2025-09-30 | 4 | 27.6 | 28.4 | 102.9 | MURO | 28.5 | 2 | 102.899
23472 - TERRA (MANAZANA 4) | M - 1271 | Outinord IND 1/2" | Muros Torre 1 eje 12 al 19 entre F - J Apt 1810, 1811 | 2025-09-19 | 2025-09-23 | 4 | 27.6 | 26.6 | 96.4 | MURO | 26.45 | 2 | 96.377
23472 - TERRA (MANAZANA 4) | M - 1271 | Outinord IND 1/2" | Muros Torre 1 eje 12 al 19 entre F - J Apt 1810, 1811 | 2025-09-19 | 2025-09-23 | 4 | 27.6 | 26.3 | 95.3 | MURO | 26.45 | 2 | 95.29
23472 - TERRA (MANAZANA 4) | PL 1266 | Outinord IND. 1" | Salón comunal vigas y placa de entrepiso eje 1 al 4 entre BP - B piso 3 comunal 1 y escalera tipo 5 eje B - C entre 7" - 7 piso 5 a cubierta comunal 2 | 2025-09-12 | 2025-09-16 | 4 | 27.6 | 20.7 | 75 | PLACA | 20.85 | 2 | 75
23472 - TERRA (MANAZANA 4) | PL 1266 | Outinord IND. 1" | Salón comunal vigas y placa de entrepiso eje 1 al 4 entre BP - B piso 3 comunal 1 y escalera tipo 5 eje B - C entre 7" - 7 piso 5 a cubierta comunal 2 | 2025-09-12 | 2025-09-16 | 4 | 27.6 | 21 | 76.1 | PLACA | 20.85 | 2 | 76.087
23472 - TERRA (MANAZANA 4) | M-1257 | Outinord IND 1/2" | Muros torre 1 eje 6 al 11 entre A-E apt 1706-1707 | 2025-09-05 | 2025-09-09 | 4 | 27.6 | 19.3 | 69.9 | MURO | 19.05 | 2 | 69.928
23472 - TERRA (MANAZANA 4) | M-1257 | Outinord IND 1/2" | Muros torre 1 eje 6 al 11 entre A-E apt 1706-1707 | 2025-09-05 | 2025-09-09 | 4 | 27.6 | 18.8 | 68.1 | MURO | 19.05 | 2 | 68.116
23472 - TERRA (MANAZANA 4) | PL-1255 | Outinord IND 1" | Salón comunal vigas y placa eje 8 al 11 entre D-E piso 1 y muros pérgolas N+19.35 torre 1 | 2025-09-05 | 2025-09-09 | 4 | 27.6 | 27.2 | 98.6 | MURO | 27 | 2 | 98.551
23472 - TERRA (MANAZANA 4) | PL-1255 | Outinord IND 1" | Salón comunal vigas y placa eje 8 al 11 entre D-E piso 1 y muros pérgolas N+19.35 torre 1 | 2025-09-05 | 2025-09-09 | 4 | 27.6 | 26.8 | 97.1 | MURO | 27 | 2 | 97.101
23472 - TERRA (MANAZANA 4) | M - 1243 | Outinord IND 1 / 2" | Muros torre 1 eje 6 al 11 entre A - E apt 1606, 1607 | 2025-08-29 | 2025-09-02 | 4 | 27.6 | 21.1 | 76.4 | MURO | 20.85 | 2 | 76.449
23472 - TERRA (MANAZANA 4) | M - 1243 | Outinord IND 1 / 2" | Muros torre 1 eje 6 al 11 entre A - E apt 1606, 1607 | 2025-08-29 | 2025-09-02 | 4 | 27.6 | 20.6 | 74.6 | MURO | 20.85 | 2 | 74.638
23472 - TERRA (MANAZANA 4) | M-1230 | Outinord IND ½" | Muros torre 1 eje 6 al 11 entre A - E apto 1506, 1507 | 2025-08-22 | 2025-08-26 | 4 | 27.6 | 32.2 | 116.7 | MURO | 31.6 | 2 | 116.667
23472 - TERRA (MANAZANA 4) | M-1230 | Outinord IND ½" | Muros torre 1 eje 6 al 11 entre A - E apto 1506, 1507 | 2025-08-22 | 2025-08-26 | 4 | 27.6 | 31 | 112.3 | MURO | 31.6 | 2 | 112.319
23472 - TERRA (MANAZANA 4) | M - 1222 | Outinord IND 1/2" | Muros torre 1 eje 1 al 5 entre A - J apt 1404, 1405 | 2025-08-15 | 2025-08-19 | 4 | 27.6 | 20.7 | 75 | MURO | 20.2 | 2 | 75
23472 - TERRA (MANAZANA 4) | M - 1222 | Outinord IND 1/2" | Muros torre 1 eje 1 al 5 entre A - J apt 1404, 1405 | 2025-08-15 | 2025-08-19 | 4 | 27.6 | 19.7 | 71.4 | MURO | 20.2 | 2 | 71.377
23472 - TERRA (MANAZANA 4) | M - 1201 | Outinord IND 1/2" | Muros torre 1 eje 12 al 19 entre F - J apt 1310, 1311 | 2025-08-01 | 2025-08-05 | 4 | 27.6 | 24.9 | 90.2 | MURO | 24.7 | 2 | 90.217
23472 - TERRA (MANAZANA 4) | M - 1201 | Outinord IND 1/2" | Muros torre 1 eje 12 al 19 entre F - J apt 1310, 1311 | 2025-08-01 | 2025-08-05 | 4 | 27.6 | 24.5 | 88.8 | MURO | 24.7 | 2 | 88.768
23472 - TERRA (MANAZANA 4) | M - 1190 | Outinord IND 1/2" | Muros torre 1, eje 13 al 19 entre F - J, Apt. 1310 - 1311. | 2025-07-25 | 2025-07-29 | 4 | 27.6 | 21.5 | 77.9 | MURO | 21.15 | 2 | 77.899
23472 - TERRA (MANAZANA 4) | M - 1190 | Outinord IND 1/2" | Muros torre 1, eje 13 al 19 entre F - J, Apt. 1310 - 1311. | 2025-07-25 | 2025-07-29 | 4 | 27.6 | 20.8 | 75.4 | MURO | 21.15 | 2 | 75.362
23472 - TERRA (MANAZANA 4) | M-1207 | Outinord IND 1/2" | Muros torre 1 eje 1 al 5 entre A-F apto 1304.1305 | 2025-08-05 | 2025-08-09 | 4 | 27.5 | 18.9 | 68.7 | MURO | 18.75 | 2 | 68.727
23472 - TERRA (MANAZANA 4) | M-1207 | Outinord IND 1/2" | Muros torre 1 eje 1 al 5 entre A-F apto 1304.1305 | 2025-08-05 | 2025-08-09 | 4 | 27.5 | 18.6 | 67.6 | MURO | 18.75 | 2 | 67.636
23472 - TERRA (MANAZANA 4) | PL - 1391 | Outinord IND 1" | Escalera torre 1 eje 1 al 2 entre C - D costado occidental piso 24 a cubierta bordillos de las placas de la cubierta de los ascensores y escaleras eje 17' entre D - F , E - F y eje E entre 8 al 11' | 2026-01-30 | 2026-02-03 | 4 | 20.7 | 22.3 | 107.7 | PLACA | 22.15 | 2 | 107.729
23472 - TERRA (MANAZANA 4) | PL - 1391 | Outinord IND 1" | Escalera torre 1 eje 1 al 2 entre C - D costado occidental piso 24 a cubierta bordillos de las placas de la cubierta de los ascensores y escaleras eje 17' entre D - F , E - F y eje E entre 8 al 11' | 2026-01-30 | 2026-02-03 | 4 | 20.7 | 22 | 106.3 | PLACA | 22.15 | 2 | 106.28
23472 - TERRA (MANAZANA 4) | PL-1385 | Outinord IND con fibra y inclusión de aire | Placa de cubierta torre 1 cuarto de sets y recorrido ascensor | 2025-12-19 | 2025-12-23 | 4 | 20.7 | 21.6 | 104.3 | PLACA | 21.3 | 2 | 104.348
23472 - TERRA (MANAZANA 4) | PL-1385 | Outinord IND con fibra y inclusión de aire | Placa de cubierta torre 1 cuarto de sets y recorrido ascensor | 2025-12-19 | 2025-12-23 | 4 | 20.7 | 21 | 101.4 | PLACA | 21.3 | 2 | 101.449
23472 - TERRA (MANAZANA 4) | PL - 1380 | Outinord IND 1" | Escalera costado oriental torre 1 eje 17 al 19 entre D – G piso 23 al piso 24 | 2025-12-12 | 2025-12-16 | 4 | 20.7 | 18.1 | 87.4 |  | 18.2 | 2 | 87.44
23472 - TERRA (MANAZANA 4) | PL - 1380 | Outinord IND 1" | Escalera costado oriental torre 1 eje 17 al 19 entre D – G piso 23 al piso 24 | 2025-12-12 | 2025-12-16 | 4 | 20.7 | 18.3 | 88.4 |  | 18.2 | 2 | 88.406
23472 - TERRA (MANAZANA 4) | PL - 1365 | Outinord IND con inclusión de aire y fibra de polipropileno | Placa Cubierta Torre 1 Eje 1 al 12 entre A - E | 2025-11-21 | 2025-11-25 | 4 | 20.7 | 13.3 | 64.3 | PLACA | 13.1 | 2 | 64.251
23472 - TERRA (MANAZANA 4) | PL - 1365 | Outinord IND con inclusión de aire y fibra de polipropileno | Placa Cubierta Torre 1 Eje 1 al 12 entre A - E | 2025-11-21 | 2025-11-25 | 4 | 20.7 | 12.9 | 62.3 | PLACA | 13.1 | 2 | 62.319
23472 - TERRA (MANAZANA 4) | PL - 1343 | Outinord IND 1" | Placa entre piso torre 1 eje 1 al 5 entre F – J aptos 2302, 2303 | 2025-10-31 | 2025-11-04 | 4 | 20.7 | 19.8 | 95.7 | PLACA | 19.85 | 2 | 95.652
23472 - TERRA (MANAZANA 4) | PL - 1343 | Outinord IND 1" | Placa entre piso torre 1 eje 1 al 5 entre F – J aptos 2302, 2303 | 2025-10-31 | 2025-11-04 | 4 | 20.7 | 19.9 | 96.1 | PLACA | 19.85 | 2 | 96.135
23472 - TERRA (MANAZANA 4) | PL - 1329 | Outinord IND 1" | Placa entrepiso torre 1 eje 13 al 19 entre A - E apt 2308 - 2309 | 2025-10-24 | 2025-10-28 | 4 | 20.7 | 19.1 | 92.3 | PLACA | 19.45 | 2 | 92.271
23472 - TERRA (MANAZANA 4) | PL - 1329 | Outinord IND 1" | Placa entrepiso torre 1 eje 13 al 19 entre A - E apt 2308 - 2309 | 2025-10-24 | 2025-10-28 | 4 | 20.7 | 19.8 | 95.7 | PLACA | 19.45 | 2 | 95.652
23472 - TERRA (MANAZANA 4) | PL - 1308 | Outinord IND 1" | Placa entrepiso torre 1 eje 1 al 5 entre A - E apt 2104 - 2105 | 2025-10-10 | 2025-10-14 | 4 | 20.7 | 14.5 | 70 | PLACA | 14.15 | 2 | 70.048
23472 - TERRA (MANAZANA 4) | PL - 1308 | Outinord IND 1" | Placa entrepiso torre 1 eje 1 al 5 entre A - E apt 2104 - 2105 | 2025-10-10 | 2025-10-14 | 4 | 20.7 | 13.8 | 66.7 | PLACA | 14.15 | 2 | 66.667
23472 - TERRA (MANAZANA 4) | PL - 1295 | Outinord IND 1" | Placa Entrepiso Torre 1 Eje 1 al 5 entre A - E Apt 2004, 2005 | 2025-10-03 | 2025-10-07 | 4 | 20.7 | 18.4 | 88.9 | PLACA | 18.5 | 2 | 88.889
23472 - TERRA (MANAZANA 4) | PL - 1295 | Outinord IND 1" | Placa Entrepiso Torre 1 Eje 1 al 5 entre A - E Apt 2004, 2005 | 2025-10-03 | 2025-10-07 | 4 | 20.7 | 18.6 | 89.9 | PLACA | 18.5 | 2 | 89.855
23472 - TERRA (MANAZANA 4) | PL - 1283 | Outinord IND 1" | Placa Entrepiso Torre 1 Eje 1 al 5 entreA - E Apt 1904 , 1905 | 2025-09-26 | 2025-09-30 | 4 | 20.7 | 17.2 | 83.1 | PLACA | 16.8 | 2 | 83.092
23472 - TERRA (MANAZANA 4) | PL - 1283 | Outinord IND 1" | Placa Entrepiso Torre 1 Eje 1 al 5 entreA - E Apt 1904 , 1905 | 2025-09-26 | 2025-09-30 | 4 | 20.7 | 16.4 | 79.2 | PLACA | 16.8 | 2 | 79.227
23472 - TERRA (MANAZANA 4) | PL-1256 | Outinord IND 1" | Placa entrepiso torre 1 eje 1 al 5 entre F-J apt 1702-1703 | 2025-09-05 | 2025-09-09 | 4 | 20.7 | 19.8 | 95.7 | PLACA | 19.6 | 2 | 95.652
23472 - TERRA (MANAZANA 4) | PL-1256 | Outinord IND 1" | Placa entrepiso torre 1 eje 1 al 5 entre F-J apt 1702-1703 | 2025-09-05 | 2025-09-09 | 4 | 20.7 | 19.4 | 93.7 | PLACA | 19.6 | 2 | 93.72
23472 - TERRA (MANAZANA 4) | PL - 1242 | Outinord IND 1" | Placa entrepiso torre 1 eje 1 al 6 entre F - J apt 1603, 1602 | 2025-08-29 | 2025-09-02 | 4 | 20.7 | 20.6 | 99.5 | PLACA | 20.7 | 2 | 99.517
23472 - TERRA (MANAZANA 4) | PL - 1242 | Outinord IND 1" | Placa entrepiso torre 1 eje 1 al 6 entre F - J apt 1603, 1602 | 2025-08-29 | 2025-09-02 | 4 | 20.7 | 20.8 | 100.5 | PLACA | 20.7 | 2 | 100.483
23472 - TERRA (MANAZANA 4) | PL-1229 | Outinord IND 1" | Placa entrepiso torre 1 eje 1 al 7 entre F - J apto 1502, 1503 y escalera eje 17 al 19 entre D - G piso 11 a piso 12 costado oriental | 2025-08-22 | 2025-08-26 | 4 | 20.7 | 18.7 | 90.3 | PLACA | 18.5 | 2 | 90.338
23472 - TERRA (MANAZANA 4) | PL-1229 | Outinord IND 1" | Placa entrepiso torre 1 eje 1 al 7 entre F - J apto 1502, 1503 y escalera eje 17 al 19 entre D - G piso 11 a piso 12 costado oriental | 2025-08-22 | 2025-08-26 | 4 | 20.7 | 18.3 | 88.4 | PLACA | 18.5 | 2 | 88.406
23472 - TERRA (MANAZANA 4) | PL - 1221 | Outinord IND 1" | Placa entrepiso torre 1 eje 13 al 19 entre F - J apt 1510, 1511 y escalera eje 17 al 19 entre D - G piso 10 al piso 11 costado oriental | 2025-08-15 | 2025-08-19 | 4 | 20.7 | 20.3 | 98.1 | PLACA | 20.15 | 2 | 98.068
23472 - TERRA (MANAZANA 4) | PL - 1221 | Outinord IND 1" | Placa entrepiso torre 1 eje 13 al 19 entre F - J apt 1510, 1511 y escalera eje 17 al 19 entre D - G piso 10 al piso 11 costado oriental | 2025-08-15 | 2025-08-19 | 4 | 20.7 | 20 | 96.6 | PLACA | 20.15 | 2 | 96.618
23472 - TERRA (MANAZANA 4) | PL - 1189 | Outinord IND 1" | Placa entrepiso torre 1, eje 13 al 19 entre F - J, Apt. 1310, 1311 y escalera costado oriental, eje 17 al 19 entre D - E, piso 9 al piso 10. | 2025-07-25 | 2025-07-29 | 4 | 20.7 | 10.8 | 52.2 | PLACA | 10.7 | 2 | 52.174
23472 - TERRA (MANAZANA 4) | PL - 1189 | Outinord IND 1" | Placa entrepiso torre 1, eje 13 al 19 entre F - J, Apt. 1310, 1311 y escalera costado oriental, eje 17 al 19 entre D - E, piso 9 al piso 10. | 2025-07-25 | 2025-07-29 | 4 | 20.7 | 10.6 | 51.2 | PLACA | 10.7 | 2 | 51.208
23472 - TERRA (MANAZANA 4) | PL - 1173 | Outinord IND 1" | Placa entrepiso torre 1 eje 13 al 19 entre F - J apt 1210, 1211 | 2025-07-18 | 2025-07-22 | 4 | 20.7 | 16.8 | 81.2 | PLACA | 16.7 | 2 | 81.159
23472 - TERRA (MANAZANA 4) | PL - 1173 | Outinord IND 1" | Placa entrepiso torre 1 eje 13 al 19 entre F - J apt 1210, 1211 | 2025-07-18 | 2025-07-22 | 4 | 20.7 | 16.6 | 80.2 | PLACA | 16.7 | 2 | 80.193
23472 - TERRA (MANAZANA 4) | PL - 1159 | Outinord IND 1" | Placa Entrepiso Torre 1 Eje 13 al 19 entre F - J Apt 1110, 1111 y escalera costado oriental eje 17 al 19 entre D - G Piso 7 al piso 8 | 2025-07-11 | 2025-07-15 | 4 | 20.7 | 16.1 | 77.8 | PLACA | 16.15 | 2 | 77.778
23472 - TERRA (MANAZANA 4) | PL - 1159 | Outinord IND 1" | Placa Entrepiso Torre 1 Eje 13 al 19 entre F - J Apt 1110, 1111 y escalera costado oriental eje 17 al 19 entre D - G Piso 7 al piso 8 | 2025-07-11 | 2025-07-15 | 4 | 20.7 | 16.2 | 78.3 | PLACA | 16.15 | 2 | 78.261
23472 - TERRA (MANAZANA 4) | PL-1143 | Outinord IND 1" | Placa entrepiso torre 1 eje 13 al 19 entre F-J apto 1010, 1011 y escalera costado oriental piso 6 a piso 7 eje 17 al 19 entre D-G | 2025-07-04 | 2025-07-08 | 4 | 20.7 | 15.7 | 75.8 | PLACA | 15.3 | 2 | 75.845
23472 - TERRA (MANAZANA 4) | PL-1143 | Outinord IND 1" | Placa entrepiso torre 1 eje 13 al 19 entre F-J apto 1010, 1011 y escalera costado oriental piso 6 a piso 7 eje 17 al 19 entre D-G | 2025-07-04 | 2025-07-08 | 4 | 20.7 | 14.9 | 72 | PLACA | 15.3 | 2 | 71.981
23472 - TERRA (MANAZANA 4) | PL-1206 | Outinord IND 1" | Placa entre piso torre 1 eje 13 al 19 entre F-J Apto 1410-1411 | 2025-08-05 | 2025-08-09 | 4 | 20.6 | 15 | 72.8 | PLACA | 14.8 | 2 | 72.816
23472 - TERRA (MANAZANA 4) | PL-1206 | Outinord IND 1" | Placa entre piso torre 1 eje 13 al 19 entre F-J Apto 1410-1411 | 2025-08-05 | 2025-08-09 | 4 | 20.6 | 14.6 | 70.9 | PLACA | 14.8 | 2 | 70.874
23472 - TERRA (MANAZANA 4) | M - 1373 | Outinord IND 1 / 2" | Vigas de acople torre 1 eje 6 entre 7 al 13 | 2025-12-01 | 2025-12-04 | 3 | 41.4 | 34.8 | 84.1 |  | 34.25 | 2 | 84.058
23472 - TERRA (MANAZANA 4) | M - 1373 | Outinord IND 1 / 2" | Vigas de acople torre 1 eje 6 entre 7 al 13 | 2025-12-01 | 2025-12-04 | 3 | 41.4 | 33.7 | 81.4 |  | 34.25 | 2 | 81.401
23472 - TERRA (MANAZANA 4) | M - 1403 | Tremie 1/2" | Menzula entre torres 2 y 3 | 2026-04-25 | 2026-04-28 | 3 | 34.5 | 20.4 | 59.1 |  | 20.25 | 2 | 59.13
23472 - TERRA (MANAZANA 4) | M - 1403 | Tremie 1/2" | Menzula entre torres 2 y 3 | 2026-04-25 | 2026-04-28 | 3 | 34.5 | 20.1 | 58.3 |  | 20.25 | 2 | 58.261
23472 - TERRA (MANAZANA 4) | M - 1176 | Outinord IND 1/2" | Muros torre 1 eje 1 al 5 entre F - J apt 1102, 1103 | 2025-07-19 | 2025-07-22 | 3 | 34.5 | 23.4 | 67.8 | MURO | 23.5 | 2 | 67.826
23472 - TERRA (MANAZANA 4) | M - 1176 | Outinord IND 1/2" | Muros torre 1 eje 1 al 5 entre F - J apt 1102, 1103 | 2025-07-19 | 2025-07-22 | 3 | 34.5 | 23.6 | 68.4 | MURO | 23.5 | 2 | 68.406
23472 - TERRA (MANAZANA 4) | M - 1169 | Outinord IND. 1/2" | Muros Torre 1 Eje 6 al 11 entre A - E Apt 1106, 1107 | 2025-07-16 | 2025-07-19 | 3 | 34.5 | 24.4 | 70.7 | MURO | 24.5 | 2 | 70.725
23472 - TERRA (MANAZANA 4) | M - 1169 | Outinord IND. 1/2" | Muros Torre 1 Eje 6 al 11 entre A - E Apt 1106, 1107 | 2025-07-16 | 2025-07-19 | 3 | 34.5 | 24.6 | 71.3 | MURO | 24.5 | 2 | 71.304
23472 - TERRA (MANAZANA 4) | M - 1172 | Outinord IND. 1/2" | Muros Torre 1 Eje 6 al 11 entre F - J Apt 1101, 1112 | 2025-07-17 | 2025-07-20 | 3 | 34.5 | 24.4 | 70.7 | MURO | 24.5 | 2 | 70.725
23472 - TERRA (MANAZANA 4) | M - 1172 | Outinord IND. 1/2" | Muros Torre 1 Eje 6 al 11 entre F - J Apt 1101, 1112 | 2025-07-17 | 2025-07-20 | 3 | 34.5 | 24.6 | 71.3 | MURO | 24.5 | 2 | 71.304
23472 - TERRA (MANAZANA 4) | M-1167 | Outinord IND ½" | Muros torre 1 eje 12 al 19 entre F- J apto 1110, 1111 | 2025-07-15 | 2025-07-18 | 3 | 34.5 | 20.9 | 60.6 | MURO | 21.05 | 2 | 60.58
23472 - TERRA (MANAZANA 4) | M-1167 | Outinord IND ½" | Muros torre 1 eje 12 al 19 entre F- J apto 1110, 1111 | 2025-07-15 | 2025-07-18 | 3 | 34.5 | 21.2 | 61.4 | MURO | 21.05 | 2 | 61.449
23472 - TERRA (MANAZANA 4) | M-1165 | Outinord IND ½" | Muros torre 1 eje 12 al 19 entre A - E apto 1108, 1109 | 2025-07-14 | 2025-07-17 | 3 | 34.5 | 22.2 | 64.3 | MURO | 22.35 | 2 | 64.348
23472 - TERRA (MANAZANA 4) | M-1165 | Outinord IND ½" | Muros torre 1 eje 12 al 19 entre A - E apto 1108, 1109 | 2025-07-14 | 2025-07-17 | 3 | 34.5 | 22.5 | 65.2 | MURO | 22.35 | 2 | 65.217
23472 - TERRA (MANAZANA 4) | M - 1162 | Outinord IND 1/2" | Muros Torre 1 eje 1 al 5 entre F - J Apt 1002, 1003 | 2025-07-12 | 2025-07-15 | 3 | 34.5 | 21.3 | 61.7 | MURO | 21.4 | 2 | 61.739
23472 - TERRA (MANAZANA 4) | M - 1162 | Outinord IND 1/2" | Muros Torre 1 eje 1 al 5 entre F - J Apt 1002, 1003 | 2025-07-12 | 2025-07-15 | 3 | 34.5 | 21.5 | 62.3 | MURO | 21.4 | 2 | 62.319
23472 - TERRA (MANAZANA 4) | M - 1156 | Outinord IND 1/2" | Muros torre 1, eje 6 al 11 entre A - E, Apt. 1006, 1007. | 2025-07-09 | 2025-07-12 | 3 | 34.5 | 30.2 | 87.5 | MURO | 30.4 | 2 | 87.536
23472 - TERRA (MANAZANA 4) | M - 1156 | Outinord IND 1/2" | Muros torre 1, eje 6 al 11 entre A - E, Apt. 1006, 1007. | 2025-07-09 | 2025-07-12 | 3 | 34.5 | 30.6 | 88.7 | MURO | 30.4 | 2 | 88.696
23472 - TERRA (MANAZANA 4) | M-1158 | Outinord IND ½" | Muros torre 1 eje 6 al 11 entre F - J apto 1001, 1012 | 2025-07-10 | 2025-07-13 | 3 | 34.5 | 27.8 | 80.6 | MURO | 27.95 | 2 | 80.58
23472 - TERRA (MANAZANA 4) | M-1158 | Outinord IND ½" | Muros torre 1 eje 6 al 11 entre F - J apto 1001, 1012 | 2025-07-10 | 2025-07-13 | 3 | 34.5 | 28.1 | 81.4 | MURO | 27.95 | 2 | 81.449
23472 - TERRA (MANAZANA 4) | M - 1148 | Outinord IND 1/2" | Muros Torre 1 Eje 12 al 19 Entre A - E Apt 1001 , 1002 | 2025-07-07 | 2025-07-10 | 3 | 34.5 | 32.2 | 93.3 | MURO | 32.1 | 2 | 93.333
23472 - TERRA (MANAZANA 4) | M - 1148 | Outinord IND 1/2" | Muros Torre 1 Eje 12 al 19 Entre A - E Apt 1001 , 1002 | 2025-07-07 | 2025-07-10 | 3 | 34.5 | 32 | 92.8 | MURO | 32.1 | 2 | 92.754
23472 - TERRA (MANAZANA 4) | M - 1152 | Outinord Ind 1/2" | Muros Torre 1 Eje 12 al 19 entre F - J Apt 1010, 1011 | 2025-07-08 | 2025-07-11 | 3 | 34.5 | 23.9 | 69.3 | MURO | 23.45 | 2 | 69.275
23472 - TERRA (MANAZANA 4) | M - 1152 | Outinord Ind 1/2" | Muros Torre 1 Eje 12 al 19 entre F - J Apt 1010, 1011 | 2025-07-08 | 2025-07-11 | 3 | 34.5 | 23 | 66.7 | MURO | 23.45 | 2 | 66.667
23472 - TERRA (MANAZANA 4) | M-1146 | Outinord IND 1/2" | Muros torre 1, eje 1 al 5. entre F - J, Apt. 902, 903. | 2025-07-05 | 2025-07-08 | 3 | 34.5 | 21.3 | 61.7 | MURO | 21.05 | 2 | 61.739
23472 - TERRA (MANAZANA 4) | M-1146 | Outinord IND 1/2" | Muros torre 1, eje 1 al 5. entre F - J, Apt. 902, 903. | 2025-07-05 | 2025-07-08 | 3 | 34.5 | 20.8 | 60.3 | MURO | 21.05 | 2 | 60.29
23472 - TERRA (MANAZANA 4) | M1406 | Outinord IND 1/2" | Muro de contención salón comunal 1 Eje A-P, 1-P, 3-P N+0.70 al N+1.50 | 2026-05-19 | 2026-05-22 | 3 | 27.6 | 22 | 79.7 | MURO | 21.65 | 2 | 79.71
23472 - TERRA (MANAZANA 4) | M1406 | Outinord IND 1/2" | Muro de contención salón comunal 1 Eje A-P, 1-P, 3-P N+0.70 al N+1.50 | 2026-05-19 | 2026-05-22 | 3 | 27.6 | 21.3 | 77.2 | MURO | 21.65 | 2 | 77.174
23472 - TERRA (MANAZANA 4) | M1405 | Outinord IND 1" | Vigas de cimentación salón comunal 1 P-001, P-002, P-003, P-004, P-005, P-006, P-007 y Zapatas ZAP Z-3P Z-2P Eje A-P, LP, 3-P | 2026-05-19 | 2026-05-22 | 3 | 27.6 | 12.2 | 44.2 |  | 12.15 | 2 | 44.203
23472 - TERRA (MANAZANA 4) | M1405 | Outinord IND 1" | Vigas de cimentación salón comunal 1 P-001, P-002, P-003, P-004, P-005, P-006, P-007 y Zapatas ZAP Z-3P Z-2P Eje A-P, LP, 3-P | 2026-05-19 | 2026-05-22 | 3 | 27.6 | 12.1 | 43.8 |  | 12.15 | 2 | 43.841
23472 - TERRA (MANAZANA 4) | M - 1404 | Outinord IND 1" | Escalera corte 8, 9 y 10 entre torres 2 y 3 | 2026-05-06 | 2026-05-09 | 3 | 27.6 | 23.9 | 86.6 |  | 23.6 | 2 | 86.594
23472 - TERRA (MANAZANA 4) | M - 1404 | Outinord IND 1" | Escalera corte 8, 9 y 10 entre torres 2 y 3 | 2026-05-06 | 2026-05-09 | 3 | 27.6 | 23.3 | 84.4 |  | 23.6 | 2 | 84.42
23472 - TERRA (MANAZANA 4) | M - 1402 | Tremie | Escalera tramo 6 - 6 , 7 - 7 entre torres 2 y 3 | 2026-04-21 | 2026-04-24 | 3 | 27.6 | 14.2 | 51.4 |  | 14 | 2 | 51.449
23472 - TERRA (MANAZANA 4) | M - 1402 | Tremie | Escalera tramo 6 - 6 , 7 - 7 entre torres 2 y 3 | 2026-04-21 | 2026-04-24 | 3 | 27.6 | 13.8 | 50 |  | 14 | 2 | 50
23472 - TERRA (MANAZANA 4) | M-1401 | TREMIE 1" | Ménsulas entre torres 2 y 3 | 2026-04-16 | 2026-04-19 | 3 | 27.6 | 20 | 72.5 |  | 19.8 | 2 | 72.464
23472 - TERRA (MANAZANA 4) | M-1401 | TREMIE 1" | Ménsulas entre torres 2 y 3 | 2026-04-16 | 2026-04-19 | 3 | 27.6 | 19.6 | 71 |  | 19.8 | 2 | 71.014
23472 - TERRA (MANAZANA 4) | PL - 1400 | Outinord IND 1" | Salón comunal 2 placa y muros de contorno de las materas tipo 2 y 3 piso 1 Apaup eje 11" entre A - E costado oriental | 2026-04-08 | 2026-04-11 | 3 | 27.6 | 28.4 | 102.9 | MURO | 28.5 | 2 | 102.899
23472 - TERRA (MANAZANA 4) | PL - 1400 | Outinord IND 1" | Salón comunal 2 placa y muros de contorno de las materas tipo 2 y 3 piso 1 Apaup eje 11" entre A - E costado oriental | 2026-04-08 | 2026-04-11 | 3 | 27.6 | 28.6 | 103.6 | MURO | 28.5 | 2 | 103.623
23472 - TERRA (MANAZANA 4) | PL - 1399 | Outinord IND 1" | Placa de escalera entre Torres 2 y 3 N + 1.50 y N + 2.75 | 2026-04-06 | 2026-04-09 | 3 | 27.6 | 22.3 | 80.8 | PLACA | 22.4 | 2 | 80.797
23472 - TERRA (MANAZANA 4) | PL - 1399 | Outinord IND 1" | Placa de escalera entre Torres 2 y 3 N + 1.50 y N + 2.75 | 2026-04-06 | 2026-04-09 | 3 | 27.6 | 22.5 | 81.5 | PLACA | 22.4 | 2 | 81.522
23472 - TERRA (MANAZANA 4) | M - 1398 | Outinord IND | Placa matera costado Nororiental tipo 2 y 3 eje 11" entre A - E y el muro de la matera tipo 3 (6) eje A' entre 9' y 11' y eje 11' entre A - C | 2026-03-25 | 2026-03-28 | 3 | 27.6 | 26.6 | 96.4 | MURO | 26.7 | 2 | 96.377
23472 - TERRA (MANAZANA 4) | M - 1398 | Outinord IND | Placa matera costado Nororiental tipo 2 y 3 eje 11" entre A - E y el muro de la matera tipo 3 (6) eje A' entre 9' y 11' y eje 11' entre A - C | 2026-03-25 | 2026-03-28 | 3 | 27.6 | 26.8 | 97.1 | MURO | 26.7 | 2 | 97.101
23472 - TERRA (MANAZANA 4) | M - 1397 | Outinord IND 1/2" | Ménsulas tipo 1 en los muros entre las torres 2 y 3 | 2026-03-10 | 2026-03-13 | 3 | 27.6 | 17.7 | 64.1 | MURO | 17.45 | 2 | 64.13
23472 - TERRA (MANAZANA 4) | M - 1397 | Outinord IND 1/2" | Ménsulas tipo 1 en los muros entre las torres 2 y 3 | 2026-03-10 | 2026-03-13 | 3 | 27.6 | 17.2 | 62.3 | MURO | 17.45 | 2 | 62.319
23472 - TERRA (MANAZANA 4) | PL - 1396 | outinord IND 1" | Salón comunal 2 placa matera tipo 2 piso 1 eje 11 al 11" entre C-E | 2026-03-07 | 2026-03-10 | 3 | 27.6 | 26.4 | 95.7 | PLACA | 26.1 | 2 | 95.652
23472 - TERRA (MANAZANA 4) | PL - 1396 | outinord IND 1" | Salón comunal 2 placa matera tipo 2 piso 1 eje 11 al 11" entre C-E | 2026-03-07 | 2026-03-10 | 3 | 27.6 | 25.8 | 93.5 | PLACA | 26.1 | 2 | 93.478
23472 - TERRA (MANAZANA 4) | M - 1395 | Outinord IND 1" | Salón comunal 2 placa y muros materas tipo 3 eje 9' al 11' entre A - B' y eje 10' al 11 entre A' - B piso 1 | 2026-03-05 | 2026-03-08 | 3 | 27.6 | 21 | 76.1 | MURO | 20.8 | 2 | 76.087
23472 - TERRA (MANAZANA 4) | M - 1395 | Outinord IND 1" | Salón comunal 2 placa y muros materas tipo 3 eje 9' al 11' entre A - B' y eje 10' al 11 entre A' - B piso 1 | 2026-03-05 | 2026-03-08 | 3 | 27.6 | 20.6 | 74.6 | MURO | 20.8 | 2 | 74.638
23472 - TERRA (MANAZANA 4) | PL - 1394 | Outinord IND | Placa cubierta escalera entre torres 2 y 3 N + 9.25 | 2026-02-27 | 2026-03-02 | 3 | 27.6 | 20.7 | 75 | PLACA | 20.55 | 2 | 75
23472 - TERRA (MANAZANA 4) | PL - 1394 | Outinord IND | Placa cubierta escalera entre torres 2 y 3 N + 9.25 | 2026-02-27 | 2026-03-02 | 3 | 27.6 | 20.4 | 73.9 | PLACA | 20.55 | 2 | 73.913
23472 - TERRA (MANAZANA 4) | M - 1393 | Outinord IND 1" | Salón comunal 2 muros y placa de la matera tipo 3 eje 10 al 11 entre A´- B´ piso 1 | 2026-02-24 | 2026-02-27 | 3 | 27.6 | 16.3 | 59.1 | MURO | 16.2 | 2 | 59.058
23472 - TERRA (MANAZANA 4) | M - 1393 | Outinord IND 1" | Salón comunal 2 muros y placa de la matera tipo 3 eje 10 al 11 entre A´- B´ piso 1 | 2026-02-24 | 2026-02-27 | 3 | 27.6 | 16.1 | 58.3 | MURO | 16.2 | 2 | 58.333
23472 - TERRA (MANAZANA 4) | PL - 1392 | Outinord IND 1" | Salón Comunal 2 Riostras de la matera tipo 1 eje 8 al 9 entre A - E y placa de la matera tipo 2 eje 10 al 11 entre C - E | 2026-02-12 | 2026-02-15 | 3 | 27.6 | 26.9 | 97.5 | PLACA | 26.75 | 2 | 97.464
23472 - TERRA (MANAZANA 4) | PL - 1392 | Outinord IND 1" | Salón Comunal 2 Riostras de la matera tipo 1 eje 8 al 9 entre A - E y placa de la matera tipo 2 eje 10 al 11 entre C - E | 2026-02-12 | 2026-02-15 | 3 | 27.6 | 26.6 | 96.4 | PLACA | 26.75 | 2 | 96.377
23472 - TERRA (MANAZANA 4) | PL - 1388 | Outinord IND | Salón comunal matera tipo 1eje 9 al 10 entre D - E y los bordillos de la matera tipo 2 eje 10 al 11 entre C - D Piso 1 | 2026-01-22 | 2026-01-25 | 3 | 27.6 | 28.3 | 102.5 |  | 28.4 | 2 | 102.536
23472 - TERRA (MANAZANA 4) | PL - 1388 | Outinord IND | Salón comunal matera tipo 1eje 9 al 10 entre D - E y los bordillos de la matera tipo 2 eje 10 al 11 entre C - D Piso 1 | 2026-01-22 | 2026-01-25 | 3 | 27.6 | 28.5 | 103.3 |  | 28.4 | 2 | 103.261
23472 - TERRA (MANAZANA 4) | PL - 1386 | Outinord IND | Placa matera tipo 1 salón comunal eje 8 al 9 entre C - C´ | 2026-01-15 | 2026-01-18 | 3 | 27.6 | 21.5 | 77.9 | PLACA | 21.6 | 2 | 77.899
23472 - TERRA (MANAZANA 4) | PL - 1386 | Outinord IND | Placa matera tipo 1 salón comunal eje 8 al 9 entre C - C´ | 2026-01-15 | 2026-01-18 | 3 | 27.6 | 21.7 | 78.6 | PLACA | 21.6 | 2 | 78.623
23472 - TERRA (MANAZANA 4) | PL - 1379 | Outinord IND 1" | Salón comunal 1 Zapatas y zarpas Z - 1 P(2) Z- 2 P(3) Z3P y arranque de muros MC - 2 de la cimentación del comunal 1 eje 1 - P, 3 - P entre A - P. B - P | 2025-12-09 | 2025-12-12 | 3 | 27.6 | 20.3 | 73.6 | MURO | 20.15 | 2 | 73.551
23472 - TERRA (MANAZANA 4) | PL - 1379 | Outinord IND 1" | Salón comunal 1 Zapatas y zarpas Z - 1 P(2) Z- 2 P(3) Z3P y arranque de muros MC - 2 de la cimentación del comunal 1 eje 1 - P, 3 - P entre A - P. B - P | 2025-12-09 | 2025-12-12 | 3 | 27.6 | 20 | 72.5 | MURO | 20.15 | 2 | 72.464
23472 - TERRA (MANAZANA 4) | M - 1374 | Outinord IND 1 / 2" | Muros cubierta de la escalera costado occidental torre 1 eje 1 al 2 entre D – E ; M – 21 (2) ; M – 05 | 2025-12-02 | 2025-12-05 | 3 | 27.6 | 15.3 | 55.4 | MURO | 15.1 | 2 | 55.435
23472 - TERRA (MANAZANA 4) | M - 1374 | Outinord IND 1 / 2" | Muros cubierta de la escalera costado occidental torre 1 eje 1 al 2 entre D – E ; M – 21 (2) ; M – 05 | 2025-12-02 | 2025-12-05 | 3 | 27.6 | 14.9 | 54 | MURO | 15.1 | 2 | 53.986
23472 - TERRA (MANAZANA 4) | M - 1372 | Outinord IND 1 / 2" | Salón comunal 2 columnetas materas tipo 1 eje 8 al 10 entre C – E y bordillos de la matera tipo 1 eje 8 al 9 entre A – B N + 1.50 | 2025-12-01 | 2025-12-04 | 3 | 27.6 | 22.7 | 82.2 |  | 22.85 | 2 | 82.246
23472 - TERRA (MANAZANA 4) | M - 1372 | Outinord IND 1 / 2" | Salón comunal 2 columnetas materas tipo 1 eje 8 al 10 entre C – E y bordillos de la matera tipo 1 eje 8 al 9 entre A – B N + 1.50 | 2025-12-01 | 2025-12-04 | 3 | 27.6 | 23 | 83.3 |  | 22.85 | 2 | 83.333
23472 - TERRA (MANAZANA 4) | M - 1367 | Outinord IND 1 / 2 " | Muros cubierta torre 1 escalera costado oriental eje 17 al 19 entre D - G | 2025-11-24 | 2025-11-27 | 3 | 27.6 | 19.8 | 71.7 | MURO | 19.3 | 2 | 71.739
23472 - TERRA (MANAZANA 4) | M - 1367 | Outinord IND 1 / 2 " | Muros cubierta torre 1 escalera costado oriental eje 17 al 19 entre D - G | 2025-11-24 | 2025-11-27 | 3 | 27.6 | 18.8 | 68.1 | MURO | 19.3 | 2 | 68.116
23472 - TERRA (MANAZANA 4) | PL - 1366 | Outinord IND 1 / 2 " | Placa de conexión escalera torres 2 y 3 salon comunal 2 columnetas matera tipo 1 N + 1.50 | 2025-11-24 | 2025-11-27 | 3 | 27.6 | 18.4 | 66.7 | PLACA | 18.45 | 2 | 66.667
23472 - TERRA (MANAZANA 4) | PL - 1366 | Outinord IND 1 / 2 " | Placa de conexión escalera torres 2 y 3 salon comunal 2 columnetas matera tipo 1 N + 1.50 | 2025-11-24 | 2025-11-27 | 3 | 27.6 | 18.5 | 67 | PLACA | 18.45 | 2 | 67.029
23472 - TERRA (MANAZANA 4) | M-1363 | Outinord IND 1/2" | Muros torre 1 eje 1 al 6 entre D-J apt 2402-2403 y muro divisorio sala de estar eje 6 entre A-D apt 2405 | 2025-11-18 | 2025-11-21 | 3 | 27.6 | 25.4 | 92 | MURO | 25.55 | 2 | 92.029
23472 - TERRA (MANAZANA 4) | M-1363 | Outinord IND 1/2" | Muros torre 1 eje 1 al 6 entre D-J apt 2402-2403 y muro divisorio sala de estar eje 6 entre A-D apt 2405 | 2025-11-18 | 2025-11-21 | 3 | 27.6 | 25.7 | 93.1 | MURO | 25.55 | 2 | 93.116
23472 - TERRA (MANAZANA 4) | M - 1360 | Outinord IND 1/2" | Muros torre 1 eje 6 al 11 entre F – J apt 2401, 2412 y muro divisorio sala de estar eje 9 entre A apt 2406 | 2025-11-13 | 2025-11-16 | 3 | 27.6 | 26.2 | 94.9 | MURO | 25.95 | 2 | 94.928
23472 - TERRA (MANAZANA 4) | M - 1360 | Outinord IND 1/2" | Muros torre 1 eje 6 al 11 entre F – J apt 2401, 2412 y muro divisorio sala de estar eje 9 entre A apt 2406 | 2025-11-13 | 2025-11-16 | 3 | 27.6 | 25.7 | 93.1 | MURO | 25.95 | 2 | 93.116
23472 - TERRA (MANAZANA 4) | M - 1358 | Outinord IND 1/2" | Muros torre 1 eje 6 al 11 entre A – E apt 2406 – 2407 y muro divisorio de sala de estar eje 15 entre 1-J apt 2411 | 2025-11-12 | 2025-11-15 | 3 | 27.6 | 29.5 | 106.9 | MURO | 29.05 | 2 | 106.884
23472 - TERRA (MANAZANA 4) | M - 1358 | Outinord IND 1/2" | Muros torre 1 eje 6 al 11 entre A – E apt 2406 – 2407 y muro divisorio de sala de estar eje 15 entre 1-J apt 2411 | 2025-11-12 | 2025-11-15 | 3 | 27.6 | 28.6 | 103.6 | MURO | 29.05 | 2 | 103.623
23472 - TERRA (MANAZANA 4) | M - 1357 | Outinord IND 1 / 2" | Muros torre 1 eje 12 al 17 entre F - J apt 2410 - 2411 | 2025-11-11 | 2025-11-14 | 3 | 27.6 | 18.9 | 68.5 | MURO | 18.45 | 2 | 68.478
23472 - TERRA (MANAZANA 4) | M - 1357 | Outinord IND 1 / 2" | Muros torre 1 eje 12 al 17 entre F - J apt 2410 - 2411 | 2025-11-11 | 2025-11-14 | 3 | 27.6 | 18 | 65.2 | MURO | 18.45 | 2 | 65.217
23472 - TERRA (MANAZANA 4) | M - 1355 | Outinord IND 1 / 2" | Muros torre 1 eje 12 al 14 entre A - E apt 2408 y eje 17 al 19 entre F - J apt 2410 | 2025-11-10 | 2025-11-13 | 3 | 27.6 | 23.9 | 86.6 | MURO | 23.75 | 2 | 86.594
23472 - TERRA (MANAZANA 4) | M - 1355 | Outinord IND 1 / 2" | Muros torre 1 eje 12 al 14 entre A - E apt 2408 y eje 17 al 19 entre F - J apt 2410 | 2025-11-10 | 2025-11-13 | 3 | 27.6 | 23.6 | 85.5 | MURO | 23.75 | 2 | 85.507
23472 - TERRA (MANAZANA 4) | M - 1354 | Outinord IND 1/2" | Muros torre 1 eje 16 al 19 entre A - E apt 2409 y muro divisorio de sala y baño ejes 14 entre A - E, 15 al 16 entre B - C y 14 al 16 entre E apt 2408 | 2025-11-08 | 2025-11-11 | 3 | 27.6 | 19.8 | 71.7 | MURO | 19.85 | 2 | 71.739
23472 - TERRA (MANAZANA 4) | M - 1354 | Outinord IND 1/2" | Muros torre 1 eje 16 al 19 entre A - E apt 2409 y muro divisorio de sala y baño ejes 14 entre A - E, 15 al 16 entre B - C y 14 al 16 entre E apt 2408 | 2025-11-08 | 2025-11-11 | 3 | 27.6 | 19.9 | 72.1 | MURO | 19.85 | 2 | 72.101
23472 - TERRA (MANAZANA 4) | M - 1352 | Outinord IND 1/2" | Muros torre 1 eje 1 al 5 entre F – J apto 2302, 2303 | 2025-11-06 | 2025-11-09 | 3 | 27.6 | 13 | 47.1 | MURO | 12.75 | 2 | 47.101
23472 - TERRA (MANAZANA 4) | M - 1352 | Outinord IND 1/2" | Muros torre 1 eje 1 al 5 entre F – J apto 2302, 2303 | 2025-11-06 | 2025-11-09 | 3 | 27.6 | 12.5 | 45.3 | MURO | 12.75 | 2 | 45.29
23472 - TERRA (MANAZANA 4) | M – 1350 | Outinord IND 1/2" | Muros torre 1 eje 1 al 5 entre A – E apto 2304, 2305 | 2025-11-05 | 2025-11-08 | 3 | 27.6 | 19.5 | 70.7 | MURO | 19.4 | 2 | 70.652
23472 - TERRA (MANAZANA 4) | M – 1350 | Outinord IND 1/2" | Muros torre 1 eje 1 al 5 entre A – E apto 2304, 2305 | 2025-11-05 | 2025-11-08 | 3 | 27.6 | 19.3 | 69.9 | MURO | 19.4 | 2 | 69.928
23472 - TERRA (MANAZANA 4) | M - 1348 | Outinord IND 1 / 2" | Muros torre 1 eje 6 al 12 entre F - J aptos 2301 , 2312 | 2025-11-04 | 2025-11-07 | 3 | 27.6 | 17.5 | 63.4 | MURO | 17.1 | 2 | 63.406
23472 - TERRA (MANAZANA 4) | M - 1348 | Outinord IND 1 / 2" | Muros torre 1 eje 6 al 12 entre F - J aptos 2301 , 2312 | 2025-11-04 | 2025-11-07 | 3 | 27.6 | 16.7 | 60.5 | MURO | 17.1 | 2 | 60.507
23472 - TERRA (MANAZANA 4) | M - 1346 | Outinord IND 1/2" | Muros torre 1 eje 6 al 11 entre A – E apto 2306, 2307 y muro divisorio eje 8 entre H – J, 9 – J, 11 – J, apto 2301, 2312 | 2025-11-01 | 2025-11-04 | 3 | 27.6 | 22.7 | 82.2 | MURO | 22.35 | 2 | 82.246
23472 - TERRA (MANAZANA 4) | M - 1346 | Outinord IND 1/2" | Muros torre 1 eje 6 al 11 entre A – E apto 2306, 2307 y muro divisorio eje 8 entre H – J, 9 – J, 11 – J, apto 2301, 2312 | 2025-11-01 | 2025-11-04 | 3 | 27.6 | 22 | 79.7 | MURO | 22.35 | 2 | 79.71
23472 - TERRA (MANAZANA 4) | M - 1340 | Outinord IND 1/2" | Muros torre1 eje 13 al 19 entre A - E apt 2308 - 2309 | 2025-10-29 | 2025-11-01 | 3 | 27.6 | 29.1 | 105.4 | MURO | 28.85 | 2 | 105.435
23472 - TERRA (MANAZANA 4) | M - 1340 | Outinord IND 1/2" | Muros torre1 eje 13 al 19 entre A - E apt 2308 - 2309 | 2025-10-29 | 2025-11-01 | 3 | 27.6 | 28.6 | 103.6 | MURO | 28.85 | 2 | 103.623
23472 - TERRA (MANAZANA 4) | PL - 1338 | IND con ayudante bombeo | Salón comunal placa de contrapiso eje 1 al 7´entre A - E | 2025-10-29 | 2025-11-01 | 3 | 27.6 | 28 | 101.4 | PLACA | 27.75 | 2 | 101.449
23472 - TERRA (MANAZANA 4) | PL - 1338 | IND con ayudante bombeo | Salón comunal placa de contrapiso eje 1 al 7´entre A - E | 2025-10-29 | 2025-11-01 | 3 | 27.6 | 27.5 | 99.6 | PLACA | 27.75 | 2 | 99.638
23472 - TERRA (MANAZANA 4) | PL - 1337 | Industrializado con ayudante de bombeo | Salón comunal placa de contrapiso eje 1 al 7´entre A - E | 2025-10-29 | 2025-11-01 | 3 | 27.6 | 30.5 | 110.5 | PLACA | 30.2 | 2 | 110.507
23472 - TERRA (MANAZANA 4) | PL - 1337 | Industrializado con ayudante de bombeo | Salón comunal placa de contrapiso eje 1 al 7´entre A - E | 2025-10-29 | 2025-11-01 | 3 | 27.6 | 29.9 | 108.3 | PLACA | 30.2 | 2 | 108.333
23472 - TERRA (MANAZANA 4) | M - 1342 | Outinord IND 1/2" | Muros torre 1 eje 14 al 19 entre F - J apt 2310 | 2025-10-30 | 2025-11-02 | 3 | 27.6 | 21.8 | 79 | MURO | 21.75 | 2 | 78.986
23472 - TERRA (MANAZANA 4) | M - 1342 | Outinord IND 1/2" | Muros torre 1 eje 14 al 19 entre F - J apt 2310 | 2025-10-30 | 2025-11-02 | 3 | 27.6 | 21.7 | 78.6 | MURO | 21.75 | 2 | 78.623
23472 - TERRA (MANAZANA 4) | M - 1336 | Outinord IND 1 / 2" | Muros torre 1 eje 1 al 5 entre F - J apto 2202, 2203 y vigas de la escalera entre torres 2 y 3 V - 206, V - 207 N + 2.75 | 2025-10-28 | 2025-10-31 | 3 | 27.6 | 25.1 | 90.9 | MURO | 24.95 | 2 | 90.942
23472 - TERRA (MANAZANA 4) | M - 1336 | Outinord IND 1 / 2" | Muros torre 1 eje 1 al 5 entre F - J apto 2202, 2203 y vigas de la escalera entre torres 2 y 3 V - 206, V - 207 N + 2.75 | 2025-10-28 | 2025-10-31 | 3 | 27.6 | 24.8 | 89.9 | MURO | 24.95 | 2 | 89.855
23472 - TERRA (MANAZANA 4) | M - 1333 | Outinord IND 1/2" | Muros torre 1 eje 1 al 5 entre A - E apt 2204 - 2205 | 2025-10-27 | 2025-10-30 | 3 | 27.6 | 20.4 | 73.9 | MURO | 20.45 | 2 | 73.913
23472 - TERRA (MANAZANA 4) | M - 1333 | Outinord IND 1/2" | Muros torre 1 eje 1 al 5 entre A - E apt 2204 - 2205 | 2025-10-27 | 2025-10-30 | 3 | 27.6 | 20.5 | 74.3 | MURO | 20.45 | 2 | 74.275
23472 - TERRA (MANAZANA 4) | M - 1326 | Outinord IND 1/2" | Muros torre 1 eje 6 al 11 entre A - E apt 2206, 2207 | 2025-10-23 | 2025-10-26 | 3 | 27.6 | 20.6 | 74.6 | MURO | 20.4 | 2 | 74.638
23472 - TERRA (MANAZANA 4) | M - 1326 | Outinord IND 1/2" | Muros torre 1 eje 6 al 11 entre A - E apt 2206, 2207 | 2025-10-23 | 2025-10-26 | 3 | 27.6 | 20.2 | 73.2 | MURO | 20.4 | 2 | 73.188
23472 - TERRA (MANAZANA 4) | M - 1324 | Outinord IND 1/2" | Muros torre 1 eje 12 al 19 entre F - J apt 2210, 2211 y muros entre torre 2 y 3 primer tramo cimentación a piso 1 | 2025-10-22 | 2025-10-25 | 3 | 27.6 | 33.5 | 121.4 | MURO | 33.15 | 2 | 121.377
23472 - TERRA (MANAZANA 4) | M - 1324 | Outinord IND 1/2" | Muros torre 1 eje 12 al 19 entre F - J apt 2210, 2211 y muros entre torre 2 y 3 primer tramo cimentación a piso 1 | 2025-10-22 | 2025-10-25 | 3 | 27.6 | 32.8 | 118.8 | MURO | 33.15 | 2 | 118.841
23472 - TERRA (MANAZANA 4) | M - 1323 | Outinord IND 1/2" | Muros torre 1 eje 12 al 19 entre A - E aptos 2208 - 2209 | 2025-10-21 | 2025-10-24 | 3 | 27.6 | 23.4 | 84.8 | MURO | 23 | 2 | 84.783
23472 - TERRA (MANAZANA 4) | M - 1323 | Outinord IND 1/2" | Muros torre 1 eje 12 al 19 entre A - E aptos 2208 - 2209 | 2025-10-21 | 2025-10-24 | 3 | 27.6 | 22.6 | 81.9 | MURO | 23 | 2 | 81.884
23472 - TERRA (MANAZANA 4) | PL- 1322 | Outinord IND 1" | Salón comunal placa de contrapiso eje 10 al 11 entre A -E | 2025-10-21 | 2025-10-24 | 3 | 27.6 | 24.2 | 87.7 | PLACA | 23.95 | 2 | 87.681
23472 - TERRA (MANAZANA 4) | PL- 1322 | Outinord IND 1" | Salón comunal placa de contrapiso eje 10 al 11 entre A -E | 2025-10-21 | 2025-10-24 | 3 | 27.6 | 23.7 | 85.9 | PLACA | 23.95 | 2 | 85.87
23472 - TERRA (MANAZANA 4) | M-1319 | Outinord IND ½" | Muros torre 1 eje 1 al 5 entre F - J apto 2102, 2103 | 2025-10-18 | 2025-10-21 | 3 | 27.6 | 22 | 79.7 | MURO | 21.6 | 2 | 79.71
23472 - TERRA (MANAZANA 4) | M-1319 | Outinord IND ½" | Muros torre 1 eje 1 al 5 entre F - J apto 2102, 2103 | 2025-10-18 | 2025-10-21 | 3 | 27.6 | 21.2 | 76.8 | MURO | 21.6 | 2 | 76.812
23472 - TERRA (MANAZANA 4) | M-1314 | Outinord IND ½" | Muros torre 1 eje 6 al 11 entre F - J apto 2101, 2112 | 2025-10-15 | 2025-10-18 | 3 | 27.6 | 27.1 | 98.2 | MURO | 26.75 | 2 | 98.188
23472 - TERRA (MANAZANA 4) | M-1314 | Outinord IND ½" | Muros torre 1 eje 6 al 11 entre F - J apto 2101, 2112 | 2025-10-15 | 2025-10-18 | 3 | 27.6 | 26.4 | 95.7 | MURO | 26.75 | 2 | 95.652
23472 - TERRA (MANAZANA 4) | PL-1312 | Outinord IND 1" | Placa cimentación escalera entre torres 2, 3 | 2025-10-15 | 2025-10-18 | 3 | 27.6 | 23.2 | 84.1 | PLACA | 22.75 | 2 | 84.058
23472 - TERRA (MANAZANA 4) | PL-1312 | Outinord IND 1" | Placa cimentación escalera entre torres 2, 3 | 2025-10-15 | 2025-10-18 | 3 | 27.6 | 22.3 | 80.8 | PLACA | 22.75 | 2 | 80.797
23472 - TERRA (MANAZANA 4) | M - 1316 | Outinord IND 1/2" | Muros torre 1 eje 1 al 5 entre A - E apt 2104, 2105 | 2025-10-16 | 2025-10-19 | 3 | 27.6 | 18.3 | 66.3 | MURO | 17.85 | 2 | 66.304
23472 - TERRA (MANAZANA 4) | M - 1316 | Outinord IND 1/2" | Muros torre 1 eje 1 al 5 entre A - E apt 2104, 2105 | 2025-10-16 | 2025-10-19 | 3 | 27.6 | 17.4 | 63 | MURO | 17.85 | 2 | 63.043
23472 - TERRA (MANAZANA 4) | M - 1311 | Outinord IND 1 / 2" | Muros torre 1 eje 6 al 11 entre A - E apt 2106, 2107 | 2025-10-14 | 2025-10-17 | 3 | 27.6 | 18.4 | 66.7 | MURO | 18.1 | 2 | 66.667
23472 - TERRA (MANAZANA 4) | M - 1311 | Outinord IND 1 / 2" | Muros torre 1 eje 6 al 11 entre A - E apt 2106, 2107 | 2025-10-14 | 2025-10-17 | 3 | 27.6 | 17.8 | 64.5 | MURO | 18.1 | 2 | 64.493
23472 - TERRA (MANAZANA 4) | M - 1307 | Outinord Ind. 1/2" | Muros Torre 1 eje 12 al 19 entre A - E Apt 2108, 2109 | 2025-10-09 | 2025-10-12 | 3 | 27.6 | 28.2 | 102.2 | MURO | 27.95 | 2 | 102.174
23472 - TERRA (MANAZANA 4) | M - 1307 | Outinord Ind. 1/2" | Muros Torre 1 eje 12 al 19 entre A - E Apt 2108, 2109 | 2025-10-09 | 2025-10-12 | 3 | 27.6 | 27.7 | 100.4 | MURO | 27.95 | 2 | 100.362
23472 - TERRA (MANAZANA 4) | M - 1305 | Outinord Ind. 1/2" | Muros Torre 1 eje 1 al 5 entre F - J Apt 2002 , 2003 | 2025-10-08 | 2025-10-11 | 3 | 27.6 | 28.6 | 103.6 | MURO | 28.35 | 2 | 103.623
23472 - TERRA (MANAZANA 4) | M - 1305 | Outinord Ind. 1/2" | Muros Torre 1 eje 1 al 5 entre F - J Apt 2002 , 2003 | 2025-10-08 | 2025-10-11 | 3 | 27.6 | 28.1 | 101.8 | MURO | 28.35 | 2 | 101.812
23472 - TERRA (MANAZANA 4) | M - 1301 | Outinord IND 1" | Salón comunal matera tipo 6 eje A entre 9 al 11 | 2025-10-07 | 2025-10-10 | 3 | 27.6 | 19.3 | 69.9 |  | 19.1 | 2 | 69.928
23472 - TERRA (MANAZANA 4) | M - 1301 | Outinord IND 1" | Salón comunal matera tipo 6 eje A entre 9 al 11 | 2025-10-07 | 2025-10-10 | 3 | 27.6 | 18.9 | 68.5 |  | 19.1 | 2 | 68.478
23472 - TERRA (MANAZANA 4) | M - 1300 | Outinord IND 1 / 2" | Muros torre 1 eje 6 al 11 entre F - J apt 2001, 2012 | 2025-10-06 | 2025-10-09 | 3 | 27.6 | 21.1 | 76.4 | MURO | 21.2 | 2 | 76.449
23472 - TERRA (MANAZANA 4) | M - 1300 | Outinord IND 1 / 2" | Muros torre 1 eje 6 al 11 entre F - J apt 2001, 2012 | 2025-10-06 | 2025-10-09 | 3 | 27.6 | 21.3 | 77.2 | MURO | 21.2 | 2 | 77.174
23472 - TERRA (MANAZANA 4) | M - 1303 | Outinord IND 1 / 2" | Muros torre 1 eje 1 al 5 entre A - E apt 2004 - 2005 | 2025-10-07 | 2025-10-10 | 3 | 27.6 | 23 | 83.3 | MURO | 22.8 | 2 | 83.333
23472 - TERRA (MANAZANA 4) | M - 1303 | Outinord IND 1 / 2" | Muros torre 1 eje 1 al 5 entre A - E apt 2004 - 2005 | 2025-10-07 | 2025-10-10 | 3 | 27.6 | 22.6 | 81.9 | MURO | 22.8 | 2 | 81.884
23472 - TERRA (MANAZANA 4) | M - 1298 | Outinord IND 1/2" | Muros Torre 1 eje 6 al 11 entre A - E Apt 2006, 2007 | 2025-10-04 | 2025-10-07 | 3 | 27.6 | 21.3 | 77.2 | MURO | 21.05 | 2 | 77.174
23472 - TERRA (MANAZANA 4) | M - 1298 | Outinord IND 1/2" | Muros Torre 1 eje 6 al 11 entre A - E Apt 2006, 2007 | 2025-10-04 | 2025-10-07 | 3 | 27.6 | 20.8 | 75.4 | MURO | 21.05 | 2 | 75.362
23472 - TERRA (MANAZANA 4) | M - 1294 | Outinord IND 1/2" | Muros torre 1 eje 12 al 19 entre A - E apt 2008 - 2009 | 2025-10-02 | 2025-10-05 | 3 | 27.6 | 25.7 | 93.1 | MURO | 25.4 | 2 | 93.116
23472 - TERRA (MANAZANA 4) | M - 1294 | Outinord IND 1/2" | Muros torre 1 eje 12 al 19 entre A - E apt 2008 - 2009 | 2025-10-02 | 2025-10-05 | 3 | 27.6 | 25.1 | 90.9 | MURO | 25.4 | 2 | 90.942
23472 - TERRA (MANAZANA 4) | M - 1292 | Outinord IND 1/2" | Muros torre 1 eje 1 al 5 entre F - J apt 1902 - 1903 | 2025-10-01 | 2025-10-04 | 3 | 27.6 | 28 | 101.4 | MURO | 27.85 | 2 | 101.449
23472 - TERRA (MANAZANA 4) | M - 1292 | Outinord IND 1/2" | Muros torre 1 eje 1 al 5 entre F - J apt 1902 - 1903 | 2025-10-01 | 2025-10-04 | 3 | 27.6 | 27.7 | 100.4 | MURO | 27.85 | 2 | 100.362
23472 - TERRA (MANAZANA 4) | M - 1286 | Outinord IND 1/2" | Muros Torre 1 eje 6 al 11 entre A - E Apt 1906, 1907 | 2025-09-27 | 2025-09-30 | 3 | 27.6 | 21.1 | 76.4 | MURO | 20.9 | 2 | 76.449
23472 - TERRA (MANAZANA 4) | M - 1286 | Outinord IND 1/2" | Muros Torre 1 eje 6 al 11 entre A - E Apt 1906, 1907 | 2025-09-27 | 2025-09-30 | 3 | 27.6 | 20.7 | 75 | MURO | 20.9 | 2 | 75
23472 - TERRA (MANAZANA 4) | M - 1290 | Outinord IND 1/2" | Muros torre 1 eje 1 al 5 entre A - E apt 1904 - 1905 | 2025-09-30 | 2025-10-03 | 3 | 27.6 | 18.7 | 67.8 | MURO | 18.55 | 2 | 67.754
23472 - TERRA (MANAZANA 4) | M - 1290 | Outinord IND 1/2" | Muros torre 1 eje 1 al 5 entre A - E apt 1904 - 1905 | 2025-09-30 | 2025-10-03 | 3 | 27.6 | 18.4 | 66.7 | MURO | 18.55 | 2 | 66.667
23472 - TERRA (MANAZANA 4) | M - 1288 | Outinord IND 1/2" | Muros torre 1 eje 6 al 11 entre F - J apt 1912 - 1901 | 2025-09-29 | 2025-10-02 | 3 | 27.6 | 24.8 | 89.9 | MURO | 24.9 | 2 | 89.855
23472 - TERRA (MANAZANA 4) | M - 1288 | Outinord IND 1/2" | Muros torre 1 eje 6 al 11 entre F - J apt 1912 - 1901 | 2025-09-29 | 2025-10-02 | 3 | 27.6 | 25 | 90.6 | MURO | 24.9 | 2 | 90.58
23472 - TERRA (MANAZANA 4) | M - 1282 | Outinord IND 1/2" | Muros torre 1 eje 12 al 19 entre 19 entre A - E apt 1908 , 1909 | 2025-09-25 | 2025-09-28 | 3 | 27.6 | 25 | 90.6 | MURO | 24.75 | 2 | 90.58
23472 - TERRA (MANAZANA 4) | M - 1282 | Outinord IND 1/2" | Muros torre 1 eje 12 al 19 entre 19 entre A - E apt 1908 , 1909 | 2025-09-25 | 2025-09-28 | 3 | 27.6 | 24.5 | 88.8 | MURO | 24.75 | 2 | 88.768
23472 - TERRA (MANAZANA 4) | M - 1280 | Outinord OND 1/2" | Muros torre 1 eje 1 al 5 entre F - J apt 1802 , 1803 | 2025-09-24 | 2025-09-27 | 3 | 27.6 | 27.8 | 100.7 | MURO | 27.85 | 2 | 100.725
23472 - TERRA (MANAZANA 4) | M - 1280 | Outinord OND 1/2" | Muros torre 1 eje 1 al 5 entre F - J apt 1802 , 1803 | 2025-09-24 | 2025-09-27 | 3 | 27.6 | 27.9 | 101.1 | MURO | 27.85 | 2 | 101.087
23472 - TERRA (MANAZANA 4) | M - 1278 | Outinord IND 1/2 | Muros torre 1 eje 1 al 5 entre A - E apt 1804 , 1805 | 2025-09-23 | 2025-09-26 | 3 | 27.6 | 24.3 | 88 | MURO | 24.1 | 2 | 88.043
23472 - TERRA (MANAZANA 4) | M - 1278 | Outinord IND 1/2 | Muros torre 1 eje 1 al 5 entre A - E apt 1804 , 1805 | 2025-09-23 | 2025-09-26 | 3 | 27.6 | 23.9 | 86.6 | MURO | 24.1 | 2 | 86.594
23472 - TERRA (MANAZANA 4) | M - 1276 | Outinord IND 1 / 2" | Muros torre 1 eje 6 al 11 entre F - J apt. 1801, 1812 | 2025-09-22 | 2025-09-25 | 3 | 27.6 | 26.1 | 94.6 | MURO | 25.85 | 2 | 94.565
23472 - TERRA (MANAZANA 4) | M - 1276 | Outinord IND 1 / 2" | Muros torre 1 eje 6 al 11 entre F - J apt. 1801, 1812 | 2025-09-22 | 2025-09-25 | 3 | 27.6 | 25.6 | 92.8 | MURO | 25.85 | 2 | 92.754
23472 - TERRA (MANAZANA 4) | M - 1274 | Outinord IND 1" | Salón comunal 2 placa de transición y torre 2 y 3 eje D - E entre 1 al 8 piso 1 | 2025-09-22 | 2025-09-25 | 3 | 27.6 | 20.1 | 72.8 | PLACA | 20.15 | 2 | 72.826
23472 - TERRA (MANAZANA 4) | M - 1274 | Outinord IND 1" | Salón comunal 2 placa de transición y torre 2 y 3 eje D - E entre 1 al 8 piso 1 | 2025-09-22 | 2025-09-25 | 3 | 27.6 | 20.2 | 73.2 | PLACA | 20.15 | 2 | 73.188
23472 - TERRA (MANAZANA 4) | M - 1273 | Outinord IND 1/2" | Muros Torre 1 eje 6 al 11 entre A - E Apt 1806, 1807 | 2025-09-20 | 2025-09-23 | 3 | 27.6 | 19 | 68.8 | MURO | 18.75 | 2 | 68.841
23472 - TERRA (MANAZANA 4) | M - 1273 | Outinord IND 1/2" | Muros Torre 1 eje 6 al 11 entre A - E Apt 1806, 1807 | 2025-09-20 | 2025-09-23 | 3 | 27.6 | 18.5 | 67 | MURO | 18.75 | 2 | 67.029
23472 - TERRA (MANAZANA 4) | M - 1270 | Outinord IND 1/2" | Muros Torre 1 eje 12 al 19 entre A - E Apt 1808 1809 | 2025-09-18 | 2025-09-21 | 3 | 27.6 | 22.3 | 80.8 | MURO | 21.8 | 2 | 80.797
23472 - TERRA (MANAZANA 4) | M - 1270 | Outinord IND 1/2" | Muros Torre 1 eje 12 al 19 entre A - E Apt 1808 1809 | 2025-09-18 | 2025-09-21 | 3 | 27.6 | 21.3 | 77.2 | MURO | 21.8 | 2 | 77.174
23472 - TERRA (MANAZANA 4) | M - 1269 | Outinord IND 1/2" | Muros Torre 1 eje 1 al 5 Entre F - J Apt 1702 - 1703 | 2025-09-17 | 2025-09-20 | 3 | 27.6 | 27.2 | 98.6 | MURO | 26.9 | 2 | 98.551
23472 - TERRA (MANAZANA 4) | M - 1269 | Outinord IND 1/2" | Muros Torre 1 eje 1 al 5 Entre F - J Apt 1702 - 1703 | 2025-09-17 | 2025-09-20 | 3 | 27.6 | 26.6 | 96.4 | MURO | 26.9 | 2 | 96.377
23472 - TERRA (MANAZANA 4) | PL - 1268 | Outinord IND 1" | Salon Comunal Placa Sobrerecorrido Ascensor eje 3 al 4 entreA - B | 2025-09-17 | 2025-09-20 | 3 | 27.6 | 26.6 | 96.4 | PLACA | 26.15 | 2 | 96.377
23472 - TERRA (MANAZANA 4) | PL - 1268 | Outinord IND 1" | Salon Comunal Placa Sobrerecorrido Ascensor eje 3 al 4 entreA - B | 2025-09-17 | 2025-09-20 | 3 | 27.6 | 25.7 | 93.1 | PLACA | 26.15 | 2 | 93.116
23472 - TERRA (MANAZANA 4) | M - 1262 | Outinord IND 1" | Salón comunal 2 foso ascensor del bicicletero piso 5 | 2025-09-09 | 2025-09-12 | 3 | 27.6 | 21.7 | 78.6 |  | 21.45 | 2 | 78.623
23472 - TERRA (MANAZANA 4) | M - 1262 | Outinord IND 1" | Salón comunal 2 foso ascensor del bicicletero piso 5 | 2025-09-09 | 2025-09-12 | 3 | 27.6 | 21.2 | 76.8 |  | 21.45 | 2 | 76.812
23472 - TERRA (MANAZANA 4) | M - 1260 | Outinord IND 1 / 2" | Muros torre 1 eje 1 al 5 entre A - E apt 1704, 1705 | 2025-09-08 | 2025-09-11 | 3 | 27.6 | 23.1 | 83.7 | MURO | 23.25 | 2 | 83.696
23472 - TERRA (MANAZANA 4) | M - 1260 | Outinord IND 1 / 2" | Muros torre 1 eje 1 al 5 entre A - E apt 1704, 1705 | 2025-09-08 | 2025-09-11 | 3 | 27.6 | 23.4 | 84.8 | MURO | 23.25 | 2 | 84.783
23472 - TERRA (MANAZANA 4) | M-1259 | Outinord IND 1/2" | Muros torre 1 eje 6 al 11 entre F-J Apt. 1701, 1712 | 2025-09-06 | 2025-09-09 | 3 | 27.6 | 21.4 | 77.5 | MURO | 21.05 | 2 | 77.536
23472 - TERRA (MANAZANA 4) | M-1259 | Outinord IND 1/2" | Muros torre 1 eje 6 al 11 entre F-J Apt. 1701, 1712 | 2025-09-06 | 2025-09-09 | 3 | 27.6 | 20.7 | 75 | MURO | 21.05 | 2 | 75
23472 - TERRA (MANAZANA 4) | M - 1250 | Outinord IND 1/2" | Muros torre 1 eje 1 al 5 entre F - J apt 1602 , 1603 | 2025-09-02 | 2025-09-05 | 3 | 27.6 | 21.8 | 79 | MURO | 21.6 | 2 | 78.986
23472 - TERRA (MANAZANA 4) | M - 1250 | Outinord IND 1/2" | Muros torre 1 eje 1 al 5 entre F - J apt 1602 , 1603 | 2025-09-02 | 2025-09-05 | 3 | 27.6 | 21.4 | 77.5 | MURO | 21.6 | 2 | 77.536
23472 - TERRA (MANAZANA 4) | M - 1248 | Outinord IND 1/2" | Muros torre 1 eje 1 al 5 entre A - E apt 1604 , 1605 | 2025-09-01 | 2025-09-04 | 3 | 27.6 | 17.3 | 62.7 | MURO | 17.35 | 2 | 62.681
23472 - TERRA (MANAZANA 4) | M - 1248 | Outinord IND 1/2" | Muros torre 1 eje 1 al 5 entre A - E apt 1604 , 1605 | 2025-09-01 | 2025-09-04 | 3 | 27.6 | 17.4 | 63 | MURO | 17.35 | 2 | 63.043
23472 - TERRA (MANAZANA 4) | M - 1244 | Outinord IND 1" | Salón comunal escalera tipo 1 eje 3 al 4 entre A - B piso 4 al piso 5 | 2025-08-30 | 2025-09-02 | 3 | 27.6 | 23.8 | 86.2 |  | 23.9 | 2 | 86.232
23472 - TERRA (MANAZANA 4) | M - 1244 | Outinord IND 1" | Salón comunal escalera tipo 1 eje 3 al 4 entre A - B piso 4 al piso 5 | 2025-08-30 | 2025-09-02 | 3 | 27.6 | 24 | 87 |  | 23.9 | 2 | 86.957
23472 - TERRA (MANAZANA 4) | M - 1246 | Outinord IND 1/ 2" | Muros Torre 1 Eje 6 al 12 entre F - J Apt 1601 , 1612 | 2025-08-30 | 2025-09-02 | 3 | 27.6 | 17.6 | 63.8 | MURO | 17.3 | 2 | 63.768
23472 - TERRA (MANAZANA 4) | M - 1246 | Outinord IND 1/ 2" | Muros Torre 1 Eje 6 al 12 entre F - J Apt 1601 , 1612 | 2025-08-30 | 2025-09-02 | 3 | 27.6 | 17 | 61.6 | MURO | 17.3 | 2 | 61.594
23472 - TERRA (MANAZANA 4) | M - 1241 | Outinord IND 1/2" | Muros torre 1 eje 12 al 19 entre F - J apt 1610, 1611 | 2025-08-28 | 2025-08-31 | 3 | 27.6 | 24.5 | 88.8 | MURO | 24.25 | 2 | 88.768
23472 - TERRA (MANAZANA 4) | M - 1241 | Outinord IND 1/2" | Muros torre 1 eje 12 al 19 entre F - J apt 1610, 1611 | 2025-08-28 | 2025-08-31 | 3 | 27.6 | 24 | 87 | MURO | 24.25 | 2 | 86.957
23472 - TERRA (MANAZANA 4) | M - 1239 | Outinord IND 1 / 2 " | Muros Torre 1 Eje 12 al 19 entre A - E Apt 1608 - 1609 | 2025-08-27 | 2025-08-30 | 3 | 27.6 | 32.5 | 117.8 | MURO | 32 | 2 | 117.754
23472 - TERRA (MANAZANA 4) | M - 1239 | Outinord IND 1 / 2 " | Muros Torre 1 Eje 12 al 19 entre A - E Apt 1608 - 1609 | 2025-08-27 | 2025-08-30 | 3 | 27.6 | 31.5 | 114.1 | MURO | 32 | 2 | 114.13
23472 - TERRA (MANAZANA 4) | PL - 1237 | Outinord IND 1" | Salon comunal vigas pergolas eje 3 al 4 entre A - B cubierta comunal 2 escalera tipo 5 eje B - C entre 7 al 7´ Piso 4 al piso 5 y Placa bicicletero piso 5 y pozo Inyector | 2025-08-27 | 2025-08-30 | 3 | 27.6 | 24.1 | 87.3 | PLACA | 23.8 | 2 | 87.319
23472 - TERRA (MANAZANA 4) | PL - 1237 | Outinord IND 1" | Salon comunal vigas pergolas eje 3 al 4 entre A - B cubierta comunal 2 escalera tipo 5 eje B - C entre 7 al 7´ Piso 4 al piso 5 y Placa bicicletero piso 5 y pozo Inyector | 2025-08-27 | 2025-08-30 | 3 | 27.6 | 23.5 | 85.1 | PLACA | 23.8 | 2 | 85.145
23472 - TERRA (MANAZANA 4) | M - 1236 | Outinord IND 1 / 2" | Muro torre 1 eje 1 al 5 entre F - J apt 1502 - 1503 y cimentación escalera entre torres 2 y 3 | 2025-08-26 | 2025-08-29 | 3 | 27.6 | 16.4 | 59.4 | MURO | 16.3 | 2 | 59.42
23472 - TERRA (MANAZANA 4) | M - 1236 | Outinord IND 1 / 2" | Muro torre 1 eje 1 al 5 entre F - J apt 1502 - 1503 y cimentación escalera entre torres 2 y 3 | 2025-08-26 | 2025-08-29 | 3 | 27.6 | 16.2 | 58.7 | MURO | 16.3 | 2 | 58.696
23472 - TERRA (MANAZANA 4) | M - 1234 | Outinord IND 1 / 2" | Muros torre 1 eje 1 al 5 entre A - E apt 1504, 1505 | 2025-08-25 | 2025-08-28 | 3 | 27.6 | 19.9 | 72.1 | MURO | 19.5 | 2 | 72.101
23472 - TERRA (MANAZANA 4) | M - 1234 | Outinord IND 1 / 2" | Muros torre 1 eje 1 al 5 entre A - E apt 1504, 1505 | 2025-08-25 | 2025-08-28 | 3 | 27.6 | 19.1 | 69.2 | MURO | 19.5 | 2 | 69.203
23472 - TERRA (MANAZANA 4) | M-1232 | Outinord IND ½" | Muros torre 1 eje 16 al 11 entre F - J apto 1501, 1512 | 2025-08-23 | 2025-08-26 | 3 | 27.6 | 17.1 | 62 | MURO | 16.95 | 2 | 61.957
23472 - TERRA (MANAZANA 4) | M-1232 | Outinord IND ½" | Muros torre 1 eje 16 al 11 entre F - J apto 1501, 1512 | 2025-08-23 | 2025-08-26 | 3 | 27.6 | 16.8 | 60.9 | MURO | 16.95 | 2 | 60.87
23472 - TERRA (MANAZANA 4) | M-1228 | Outinord IND ½" | Muros torre 1 eje 11 al 19 entre F - J apto 1511, 1510 | 2025-08-21 | 2025-08-24 | 3 | 27.6 | 12.5 | 45.3 | MURO | 12.3 | 2 | 45.29
23472 - TERRA (MANAZANA 4) | M-1228 | Outinord IND ½" | Muros torre 1 eje 11 al 19 entre F - J apto 1511, 1510 | 2025-08-21 | 2025-08-24 | 3 | 27.6 | 12.1 | 43.8 | MURO | 12.3 | 2 | 43.841
23472 - TERRA (MANAZANA 4) | M-1225 | Outinord IND ½" | Muros torre 1 eje 12 al 19 entre A - E apto 1508, 1509 | 2025-08-20 | 2025-08-23 | 3 | 27.6 | 19.2 | 69.6 | MURO | 19.1 | 2 | 69.565
23472 - TERRA (MANAZANA 4) | M-1225 | Outinord IND ½" | Muros torre 1 eje 12 al 19 entre A - E apto 1508, 1509 | 2025-08-20 | 2025-08-23 | 3 | 27.6 | 19 | 68.8 | MURO | 19.1 | 2 | 68.841
23472 - TERRA (MANAZANA 4) | M - 1224 | Outinord IND 1/2" | Muros Torre 1 eje 1 al 5 entre F - J Apt 1402, 1403 | 2025-08-19 | 2025-08-22 | 3 | 27.6 | 17.7 | 64.1 | MURO | 17.65 | 2 | 64.13
23472 - TERRA (MANAZANA 4) | M - 1224 | Outinord IND 1/2" | Muros Torre 1 eje 1 al 5 entre F - J Apt 1402, 1403 | 2025-08-19 | 2025-08-22 | 3 | 27.6 | 17.6 | 63.8 | MURO | 17.65 | 2 | 63.768
23472 - TERRA (MANAZANA 4) | M-1218 | Outinord IND 1/2" | Muros torre 1 eje 6 al 11 entre A - E apt 1406, 1407 | 2025-08-13 | 2025-08-16 | 3 | 27.6 | 21.9 | 79.3 | MURO | 21.8 | 2 | 79.348
23472 - TERRA (MANAZANA 4) | M-1218 | Outinord IND 1/2" | Muros torre 1 eje 6 al 11 entre A - E apt 1406, 1407 | 2025-08-13 | 2025-08-16 | 3 | 27.6 | 21.7 | 78.6 | MURO | 21.8 | 2 | 78.623
23472 - TERRA (MANAZANA 4) | M - 1220 | Outinord IND 1/2" | Muros torre 1 eje 6 al 11 entre F - J apt 1401, 1412 | 2025-08-14 | 2025-08-17 | 3 | 27.6 | 20 | 72.5 | MURO | 19.7 | 2 | 72.464
23472 - TERRA (MANAZANA 4) | M - 1220 | Outinord IND 1/2" | Muros torre 1 eje 6 al 11 entre F - J apt 1401, 1412 | 2025-08-14 | 2025-08-17 | 3 | 27.6 | 19.4 | 70.3 | MURO | 19.7 | 2 | 70.29
23472 - TERRA (MANAZANA 4) | M-1213 | Outinord IND 1" | Salón comunal escalera tipo 1 eje 3 al 4 entre A-B piso 3 al piso 4 media caña muro perimetral junta cimentación sótano | 2025-08-12 | 2025-08-15 | 3 | 27.6 | 13.5 | 48.9 | MURO | 13.35 | 2 | 48.913
23472 - TERRA (MANAZANA 4) | M-1213 | Outinord IND 1" | Salón comunal escalera tipo 1 eje 3 al 4 entre A-B piso 3 al piso 4 media caña muro perimetral junta cimentación sótano | 2025-08-12 | 2025-08-15 | 3 | 27.6 | 13.2 | 47.8 | MURO | 13.35 | 2 | 47.826
23472 - TERRA (MANAZANA 4) | M-1212 | Outinord IND 1/2" | Muros torre 1 eje 12 al 19 entre A-E apt 1408, 1409 | 2025-08-11 | 2025-08-14 | 3 | 27.6 | 20.9 | 75.7 | MURO | 20.75 | 2 | 75.725
23472 - TERRA (MANAZANA 4) | M-1212 | Outinord IND 1/2" | Muros torre 1 eje 12 al 19 entre A-E apt 1408, 1409 | 2025-08-11 | 2025-08-14 | 3 | 27.6 | 20.6 | 74.6 | MURO | 20.75 | 2 | 74.638
23472 - TERRA (MANAZANA 4) | M-1215 | Outinord IND ½" | Muros torre 1 eje 12 al 19 entre F - J apto 1411, 1410 | 2025-08-12 | 2025-08-15 | 3 | 27.6 | 22.5 | 81.5 | MURO | 22.15 | 2 | 81.522
23472 - TERRA (MANAZANA 4) | M-1215 | Outinord IND ½" | Muros torre 1 eje 12 al 19 entre F - J apto 1411, 1410 | 2025-08-12 | 2025-08-15 | 3 | 27.6 | 21.8 | 79 | MURO | 22.15 | 2 | 78.986
23472 - TERRA (MANAZANA 4) | M -1210 | Outinord IND 1/2" | Muros torre 1 eje 1 al 5 entre F - J apt 1302, 1303 | 2025-08-09 | 2025-08-12 | 3 | 27.6 | 19.4 | 70.3 | MURO | 19.5 | 2 | 70.29
23472 - TERRA (MANAZANA 4) | M -1210 | Outinord IND 1/2" | Muros torre 1 eje 1 al 5 entre F - J apt 1302, 1303 | 2025-08-09 | 2025-08-12 | 3 | 27.6 | 19.6 | 71 | MURO | 19.5 | 2 | 71.014
23472 - TERRA (MANAZANA 4) | M - 1202 | Outinord IND 1/2" | Muros torre 1 eje 6 al 11 entre A - E apt 1306, 1307 | 2025-08-02 | 2025-08-05 | 3 | 27.6 | 15.7 | 56.9 | MURO | 15.5 | 2 | 56.884
23472 - TERRA (MANAZANA 4) | M - 1202 | Outinord IND 1/2" | Muros torre 1 eje 6 al 11 entre A - E apt 1306, 1307 | 2025-08-02 | 2025-08-05 | 3 | 27.6 | 15.3 | 55.4 | MURO | 15.5 | 2 | 55.435
23472 - TERRA (MANAZANA 4) | M-1200 | Outinord IND ½" | Muros torre 1 eje 12 al 19 entre A - E apto 1308, 1309 | 2025-07-31 | 2025-08-03 | 3 | 27.6 | 22.8 | 82.6 | MURO | 22.4 | 2 | 82.609
23472 - TERRA (MANAZANA 4) | M-1200 | Outinord IND ½" | Muros torre 1 eje 12 al 19 entre A - E apto 1308, 1309 | 2025-07-31 | 2025-08-03 | 3 | 27.6 | 22 | 79.7 | MURO | 22.4 | 2 | 79.71
23472 - TERRA (MANAZANA 4) | PL-1198 | Outinord IND 1" | Placa aligerada y vigas de cubierta salón comunal eje 3 al 4 entre A - C | 2025-07-30 | 2025-08-02 | 3 | 27.6 | 21.6 | 78.3 | PLACA | 21.05 | 2 | 78.261
23472 - TERRA (MANAZANA 4) | PL-1198 | Outinord IND 1" | Placa aligerada y vigas de cubierta salón comunal eje 3 al 4 entre A - C | 2025-07-30 | 2025-08-02 | 3 | 27.6 | 20.5 | 74.3 | PLACA | 21.05 | 2 | 74.275
23472 - TERRA (MANAZANA 4) | PL-1197 | Outinord IND 1 Fibra 1" | Placa aligerada de cubierta salón comunal eje 3 al 4 entre A - C | 2025-07-30 | 2025-08-02 | 3 | 27.6 | 30.9 | 112 | PLACA | 30.8 | 2 | 111.957
23472 - TERRA (MANAZANA 4) | PL-1197 | Outinord IND 1 Fibra 1" | Placa aligerada de cubierta salón comunal eje 3 al 4 entre A - C | 2025-07-30 | 2025-08-02 | 3 | 27.6 | 30.7 | 111.2 | PLACA | 30.8 | 2 | 111.232
23472 - TERRA (MANAZANA 4) | PL-1195 | Outinord IND 1" | Vigas y placa aligerada salón comunal de cubierta eje 3 al 4 entre A - C y escalera tipo 5 eje B - C entre 7 al 7´ piso 3 al piso 4 | 2025-07-30 | 2025-08-02 | 3 | 27.6 | 31.1 | 112.7 | PLACA | 31.2 | 2 | 112.681
23472 - TERRA (MANAZANA 4) | PL-1195 | Outinord IND 1" | Vigas y placa aligerada salón comunal de cubierta eje 3 al 4 entre A - C y escalera tipo 5 eje B - C entre 7 al 7´ piso 3 al piso 4 | 2025-07-30 | 2025-08-02 | 3 | 27.6 | 31.3 | 113.4 | PLACA | 31.2 | 2 | 113.406
23472 - TERRA (MANAZANA 4) | M - 1192 | Outinord IND 1/2" | Muros torre 1, eje 1 al 5 entre F - J, Apt. 1202 - 1203. | 2025-07-26 | 2025-07-29 | 3 | 27.6 | 23.7 | 85.9 | MURO | 23.35 | 2 | 85.87
23472 - TERRA (MANAZANA 4) | M - 1192 | Outinord IND 1/2" | Muros torre 1, eje 1 al 5 entre F - J, Apt. 1202 - 1203. | 2025-07-26 | 2025-07-29 | 3 | 27.6 | 23 | 83.3 | MURO | 23.35 | 2 | 83.333
23472 - TERRA (MANAZANA 4) | M-1188 | Outinord IND ½" | Muros torre 1 eje 6 al 11 entre F - J apto 1201, 1212 | 2025-07-24 | 2025-07-27 | 3 | 27.6 | 17.6 | 63.8 | MURO | 17.45 | 2 | 63.768
23472 - TERRA (MANAZANA 4) | M-1188 | Outinord IND ½" | Muros torre 1 eje 6 al 11 entre F - J apto 1201, 1212 | 2025-07-24 | 2025-07-27 | 3 | 27.6 | 17.3 | 62.7 | MURO | 17.45 | 2 | 62.681
23472 - TERRA (MANAZANA 4) | PL-1186 | Outinord IND 1" Fibra | Salón comunal placa cubierta eje 4 al 7 entre A - C comunal 2 | 2025-07-24 | 2025-07-27 | 3 | 27.6 | 23 | 83.3 | PLACA | 22.8 | 2 | 83.333
23472 - TERRA (MANAZANA 4) | PL-1186 | Outinord IND 1" Fibra | Salón comunal placa cubierta eje 4 al 7 entre A - C comunal 2 | 2025-07-24 | 2025-07-27 | 3 | 27.6 | 22.6 | 81.9 | PLACA | 22.8 | 2 | 81.884
23472 - TERRA (MANAZANA 4) | PL-1185 | Outinord IND 1" | Salón comunal 2 vigas de placa cubierta eje 4 al 7 entre A - C | 2025-07-24 | 2025-07-27 | 3 | 27.6 | 24.5 | 88.8 | PLACA | 23.95 | 2 | 88.768
23472 - TERRA (MANAZANA 4) | PL-1185 | Outinord IND 1" | Salón comunal 2 vigas de placa cubierta eje 4 al 7 entre A - C | 2025-07-24 | 2025-07-27 | 3 | 27.6 | 23.4 | 84.8 | PLACA | 23.95 | 2 | 84.783
23472 - TERRA (MANAZANA 4) | PL-1184 | Outinord IND 1" | Salón comunal 2 vigas de placa cubierta eje 4 al 7 entre A - C | 2025-07-24 | 2025-07-27 | 3 | 27.6 | 23.9 | 86.6 | PLACA | 23.7 | 2 | 86.594
23472 - TERRA (MANAZANA 4) | PL-1184 | Outinord IND 1" | Salón comunal 2 vigas de placa cubierta eje 4 al 7 entre A - C | 2025-07-24 | 2025-07-27 | 3 | 27.6 | 23.5 | 85.1 | PLACA | 23.7 | 2 | 85.145
23472 - TERRA (MANAZANA 4) | M-1183 | Outinord IND ½" | Muros torre 1 eje 6 al 11 entre A - E apto 1206, 1207 y columna de salón comunal 1 eje 4 entre A - B | 2025-07-23 | 2025-07-26 | 3 | 27.6 | 21.1 | 76.4 | MURO | 20.45 | 2 | 76.449
23472 - TERRA (MANAZANA 4) | M-1183 | Outinord IND ½" | Muros torre 1 eje 6 al 11 entre A - E apto 1206, 1207 y columna de salón comunal 1 eje 4 entre A - B | 2025-07-23 | 2025-07-26 | 3 | 27.6 | 19.8 | 71.7 | MURO | 20.45 | 2 | 71.739
23472 - TERRA (MANAZANA 4) | M-1181 | Outinord IND ½" | Muros torre 1 eje 12 al 19 entre F - J apto 1211, 1210 | 2025-07-22 | 2025-07-25 | 3 | 27.6 | 19.8 | 71.7 | MURO | 19.45 | 2 | 71.739
23472 - TERRA (MANAZANA 4) | M-1181 | Outinord IND ½" | Muros torre 1 eje 12 al 19 entre F - J apto 1211, 1210 | 2025-07-22 | 2025-07-25 | 3 | 27.6 | 19.1 | 69.2 | MURO | 19.45 | 2 | 69.203
23472 - TERRA (MANAZANA 4) | M - 1179 | Outinord IND 1" | Salón comunal escalera tipo 1, eje 3 al 4 entre A - B primer tramo piso 1 al piso 3, comunal 2 y muros MC1, eje 4 entre A - B comunal 1. | 2025-07-22 | 2025-07-25 | 3 | 27.6 | 16.5 | 59.8 | MURO | 16.3 | 2 | 59.783
23472 - TERRA (MANAZANA 4) | M - 1179 | Outinord IND 1" | Salón comunal escalera tipo 1, eje 3 al 4 entre A - B primer tramo piso 1 al piso 3, comunal 2 y muros MC1, eje 4 entre A - B comunal 1. | 2025-07-22 | 2025-07-25 | 3 | 27.6 | 16.1 | 58.3 | MURO | 16.3 | 2 | 58.333
23472 - TERRA (MANAZANA 4) | PL - 1178 | Outinord IND 1/2" | Muros torre 1, eje 12 al 19, entre A - E, Apt. 1208, 1209. | 2025-07-21 | 2025-07-24 | 3 | 27.6 | 23.5 | 85.1 | MURO | 23.45 | 2 | 85.145
23472 - TERRA (MANAZANA 4) | PL - 1178 | Outinord IND 1/2" | Muros torre 1, eje 12 al 19, entre A - E, Apt. 1208, 1209. | 2025-07-21 | 2025-07-24 | 3 | 27.6 | 23.4 | 84.8 | MURO | 23.45 | 2 | 84.783
23472 - TERRA (MANAZANA 4) | M - 1170 | Outinord IND. 1" | Salon Comunal Columnas C - 04, eje 1 - A, 1 - B, 1 - C, 2 - A, 2 - B, 2 - C Piso 5 | 2025-07-17 | 2025-07-20 | 3 | 27.6 | 22.8 | 82.6 |  | 22.9 | 2 | 82.609
23472 - TERRA (MANAZANA 4) | M - 1170 | Outinord IND. 1" | Salon Comunal Columnas C - 04, eje 1 - A, 1 - B, 1 - C, 2 - A, 2 - B, 2 - C Piso 5 | 2025-07-17 | 2025-07-20 | 3 | 27.6 | 23 | 83.3 |  | 22.9 | 2 | 83.333
23472 - TERRA (MANAZANA 4) | M - 1163 | Outinord IND 1" | Salón comunal muros foso ascensor y escalera eje 3 al 4, entre A - B y columnas C-4, eje 2-A, 3-A, 3-C, 4-A, 4-C, piso 5 y escalera tipo 1, eje 3 al 4 entre A - B, sótano a piso 1, segundo tramo. | 2025-07-14 | 2025-07-17 | 3 | 27.6 | 19.9 | 72.1 | MURO | 19.85 | 2 | 72.101
23472 - TERRA (MANAZANA 4) | M - 1163 | Outinord IND 1" | Salón comunal muros foso ascensor y escalera eje 3 al 4, entre A - B y columnas C-4, eje 2-A, 3-A, 3-C, 4-A, 4-C, piso 5 y escalera tipo 1, eje 3 al 4 entre A - B, sótano a piso 1, segundo tramo. | 2025-07-14 | 2025-07-17 | 3 | 27.6 | 19.8 | 71.7 | MURO | 19.85 | 2 | 71.739
23472 - TERRA (MANAZANA 4) | M - 1153 | Outinord IND 1" | Rampa #2, eje 1 al 2 entre C - D N + 0.0 al N + 1.50, salón comunal 2. | 2025-07-09 | 2025-07-12 | 3 | 27.6 | 22.8 | 82.6 |  | 22.9 | 2 | 82.609
23472 - TERRA (MANAZANA 4) | M - 1153 | Outinord IND 1" | Rampa #2, eje 1 al 2 entre C - D N + 0.0 al N + 1.50, salón comunal 2. | 2025-07-09 | 2025-07-12 | 3 | 27.6 | 23 | 83.3 |  | 22.9 | 2 | 83.333
23472 - TERRA (MANAZANA 4) | PL - 1149 | Outinord IND 1" | Salon Comunal Placa Aligerada eje 1 al 4 entre A - C Piso 5 y Columna C - 01 eje 5 - A, 5 - B, 5 - C, 6 - A , 6 - B, 6 - C, 7 - A, 7 - B, 7 - C, Piso 5 a cubierta y escalera Tipo 1 eje 3 al 4 entre A - B Sótano a piso 1 | 2025-07-08 | 2025-07-11 | 3 | 27.6 | 17 | 61.6 | PLACA | 17 | 2 | 61.594
23472 - TERRA (MANAZANA 4) | PL - 1149 | Outinord IND 1" | Salon Comunal Placa Aligerada eje 1 al 4 entre A - C Piso 5 y Columna C - 01 eje 5 - A, 5 - B, 5 - C, 6 - A , 6 - B, 6 - C, 7 - A, 7 - B, 7 - C, Piso 5 a cubierta y escalera Tipo 1 eje 3 al 4 entre A - B Sótano a piso 1 | 2025-07-08 | 2025-07-11 | 3 | 27.6 | 17 | 61.6 | PLACA | 17 | 2 | 61.594
23472 - TERRA (MANAZANA 4) | PL - 1150 | Outinord Ind 1" | Salon Comunal Placa Aligerada eje 1 al 4 entre A - C y columnas C - 01 eje 5 - A, 5 - B, 5 - C, 6 - A, 6 - B, 6 - C, 7 - A, 7 - B, 7 - C Piso 5 a Cubierta y Escalera Tipo 1 eje 3 al 4 Entre A - B sótano a Piso 1 | 2025-07-08 | 2025-07-11 | 3 | 27.6 | 15.7 | 56.9 | PLACA | 15.35 | 2 | 56.884
23472 - TERRA (MANAZANA 4) | PL - 1150 | Outinord Ind 1" | Salon Comunal Placa Aligerada eje 1 al 4 entre A - C y columnas C - 01 eje 5 - A, 5 - B, 5 - C, 6 - A, 6 - B, 6 - C, 7 - A, 7 - B, 7 - C Piso 5 a Cubierta y Escalera Tipo 1 eje 3 al 4 Entre A - B sótano a Piso 1 | 2025-07-08 | 2025-07-11 | 3 | 27.6 | 15 | 54.3 | PLACA | 15.35 | 2 | 54.348
23472 - TERRA (MANAZANA 4) | M-1254 | Outinord IND 1/2" | Muros Torre 1 eje 12 al 19 entre F-J Apt 1710, 1711 | 2025-09-04 | 2025-09-07 | 3 | 27.5 | 25 | 90.9 | MURO | 24.8 | 2 | 90.909
23472 - TERRA (MANAZANA 4) | M-1254 | Outinord IND 1/2" | Muros Torre 1 eje 12 al 19 entre F-J Apt 1710, 1711 | 2025-09-04 | 2025-09-07 | 3 | 27.5 | 24.6 | 89.5 | MURO | 24.8 | 2 | 89.455
23472 - TERRA (MANAZANA 4) | M-1252 | Outinord IND 1/2" | Muros Torre 1 eje 12 al 19 entre A-E Apt 1708,1709 | 2025-09-03 | 2025-09-06 | 3 | 27.5 | 26 | 94.5 | MURO | 25.55 | 2 | 94.545
23472 - TERRA (MANAZANA 4) | M-1252 | Outinord IND 1/2" | Muros Torre 1 eje 12 al 19 entre A-E Apt 1708,1709 | 2025-09-03 | 2025-09-06 | 3 | 27.5 | 25.1 | 91.3 | MURO | 25.55 | 2 | 91.273
23472 - TERRA (MANAZANA 4) | M-1208 | Outinord IND 1" | Salón comunal muros que conforman la escalera tipo 1 foso ascensor eje 3 al 4 entre A-B cubierta y columnas C-5 ejes 3-A, 4-A | 2025-08-06 | 2025-08-09 | 3 | 27.5 | 17.8 | 64.7 | MURO | 17.6 | 2 | 64.727
23472 - TERRA (MANAZANA 4) | M-1208 | Outinord IND 1" | Salón comunal muros que conforman la escalera tipo 1 foso ascensor eje 3 al 4 entre A-B cubierta y columnas C-5 ejes 3-A, 4-A | 2025-08-06 | 2025-08-09 | 3 | 27.5 | 17.4 | 63.3 | MURO | 17.6 | 2 | 63.273
23472 - TERRA (MANAZANA 4) | PL - 1387 | outinord IND 1" | Escalera torre1 eje 1 al 2 entre D - G costado occidental piso 23 al piso 24 | 2026-01-20 | 2026-01-23 | 3 | 20.7 | 14.7 | 71 |  | 14.6 | 2 | 71.014
23472 - TERRA (MANAZANA 4) | PL - 1387 | outinord IND 1" | Escalera torre1 eje 1 al 2 entre D - G costado occidental piso 23 al piso 24 | 2026-01-20 | 2026-01-23 | 3 | 20.7 | 14.5 | 70 |  | 14.6 | 2 | 70.048
23472 - TERRA (MANAZANA 4) | PL - 1375 | Outinord Ind 1" | Escalera torre 1 eje 17 al 19 entre D- G costado oriental piso 21 al piso 22 | 2025-12-02 | 2025-12-05 | 3 | 20.7 | 11.7 | 56.5 |  | 11.6 | 2 | 56.522
23472 - TERRA (MANAZANA 4) | PL - 1375 | Outinord Ind 1" | Escalera torre 1 eje 17 al 19 entre D- G costado oriental piso 21 al piso 22 | 2025-12-02 | 2025-12-05 | 3 | 20.7 | 11.5 | 55.6 |  | 11.6 | 2 | 55.556
23472 - TERRA (MANAZANA 4) | PL - 1368 | Outinord IND con fibra y fibra de polipropileno | Placa cubierta torre 1 eje 7 al 12 entre F - J | 2025-11-25 | 2025-11-28 | 3 | 20.7 | 12.9 | 62.3 | PLACA | 12.7 | 2 | 62.319
23472 - TERRA (MANAZANA 4) | PL - 1368 | Outinord IND con fibra y fibra de polipropileno | Placa cubierta torre 1 eje 7 al 12 entre F - J | 2025-11-25 | 2025-11-28 | 3 | 20.7 | 12.5 | 60.4 | PLACA | 12.7 | 2 | 60.386
23472 - TERRA (MANAZANA 4) | PL-1369 | Outinord IND 1" con fibra de polipropileno y inclusion de aire | Placa cubierta torre 1 eje 1 al 16 entre F - J | 2025-11-26 | 2025-11-29 | 3 | 20.7 | 17.3 | 83.6 | PLACA | 17.1 | 2 | 83.575
23472 - TERRA (MANAZANA 4) | PL-1369 | Outinord IND 1" con fibra de polipropileno y inclusion de aire | Placa cubierta torre 1 eje 1 al 16 entre F - J | 2025-11-26 | 2025-11-29 | 3 | 20.7 | 16.9 | 81.6 | PLACA | 17.1 | 2 | 81.643
23472 - TERRA (MANAZANA 4) | PL-1362 | Outinord IND 1" con inclusión de aire y fibra de polipropileno | Placa cubierta torre 1 eje 12 al 19 entre F-J | 2025-11-18 | 2025-11-21 | 3 | 20.7 | 19.5 | 94.2 | PLACA | 19.4 | 2 | 94.203
23472 - TERRA (MANAZANA 4) | PL-1362 | Outinord IND 1" con inclusión de aire y fibra de polipropileno | Placa cubierta torre 1 eje 12 al 19 entre F-J | 2025-11-18 | 2025-11-21 | 3 | 20.7 | 19.3 | 93.2 | PLACA | 19.4 | 2 | 93.237
23472 - TERRA (MANAZANA 4) | PL - 1359 | Outinord IND con inclución de aire y fibra 1" | Placa cubierta torre 1 eje 12 al 19 entre A – E | 2025-11-13 | 2025-11-16 | 3 | 20.7 | 17.2 | 83.1 | PLACA | 17.5 | 2 | 83.092
23472 - TERRA (MANAZANA 4) | PL - 1359 | Outinord IND con inclución de aire y fibra 1" | Placa cubierta torre 1 eje 12 al 19 entre A – E | 2025-11-13 | 2025-11-16 | 3 | 20.7 | 17.8 | 86 | PLACA | 17.5 | 2 | 85.99
23472 - TERRA (MANAZANA 4) | PL - 1356 | Outinord IND 1" | Placa entrepiso torre 1 eje 1 al 5 entre F - J apt 2402 - 2403 y escalera eje 1 al 2 entre D - E costado occidental piso 21 al piso 22 | 2025-11-11 | 2025-11-14 | 3 | 20.7 | 14.4 | 69.6 | PLACA | 14.3 | 2 | 69.565
23472 - TERRA (MANAZANA 4) | PL - 1356 | Outinord IND 1" | Placa entrepiso torre 1 eje 1 al 5 entre F - J apt 2402 - 2403 y escalera eje 1 al 2 entre D - E costado occidental piso 21 al piso 22 | 2025-11-11 | 2025-11-14 | 3 | 20.7 | 14.2 | 68.6 | PLACA | 14.3 | 2 | 68.599
23472 - TERRA (MANAZANA 4) | PL - 1353 | Outinord IND 1" | Placa entre piso torre 1 eje 1 al 5 entre A - E apt 2404, 2405 | 2025-11-08 | 2025-11-11 | 3 | 20.7 | 12.9 | 62.3 | PLACA | 12.65 | 2 | 62.319
23472 - TERRA (MANAZANA 4) | PL - 1353 | Outinord IND 1" | Placa entre piso torre 1 eje 1 al 5 entre A - E apt 2404, 2405 | 2025-11-08 | 2025-11-11 | 3 | 20.7 | 12.4 | 59.9 | PLACA | 12.65 | 2 | 59.903
23472 - TERRA (MANAZANA 4) | PL - 1351 | Outinord IND 1" | Placa entrepiso torre 1 eje 6 al 13 entre F – J apto 2401, 2412 | 2025-11-06 | 2025-11-09 | 3 | 20.7 | 13.8 | 66.7 | PLACA | 13.65 | 2 | 66.667
23472 - TERRA (MANAZANA 4) | PL - 1351 | Outinord IND 1" | Placa entrepiso torre 1 eje 6 al 13 entre F – J apto 2401, 2412 | 2025-11-06 | 2025-11-09 | 3 | 20.7 | 13.5 | 65.2 | PLACA | 13.65 | 2 | 65.217
23472 - TERRA (MANAZANA 4) | PL - 1349 | Outinord IND 1" | Placa entrepiso torre 1 eje 6 al 13 entre A – E apto 2406, 2407 | 2025-11-05 | 2025-11-08 | 3 | 20.7 | 16.9 | 81.6 | PLACA | 16.75 | 2 | 81.643
23472 - TERRA (MANAZANA 4) | PL - 1349 | Outinord IND 1" | Placa entrepiso torre 1 eje 6 al 13 entre A – E apto 2406, 2407 | 2025-11-05 | 2025-11-08 | 3 | 20.7 | 16.6 | 80.2 | PLACA | 16.75 | 2 | 80.193
23472 - TERRA (MANAZANA 4) | PL - 1347 | Outinord IND 1" | Placa entre piso torre 1 eje 13 al 19 entre F - J apto 2410 , 2411 | 2025-11-04 | 2025-11-07 | 3 | 20.7 | 12.4 | 59.9 | PLACA | 12.05 | 2 | 59.903
23472 - TERRA (MANAZANA 4) | PL - 1347 | Outinord IND 1" | Placa entre piso torre 1 eje 13 al 19 entre F - J apto 2410 , 2411 | 2025-11-04 | 2025-11-07 | 3 | 20.7 | 11.7 | 56.5 | PLACA | 12.05 | 2 | 56.522
23472 - TERRA (MANAZANA 4) | PL - 1345 | Outinord IND 1" | Placa entre piso torre 1 eje 13 al 19 entre A – E aptos 2408, 2409 | 2025-11-01 | 2025-11-04 | 3 | 20.7 | 15.5 | 74.9 | PLACA | 15.55 | 2 | 74.879
23472 - TERRA (MANAZANA 4) | PL - 1345 | Outinord IND 1" | Placa entre piso torre 1 eje 13 al 19 entre A – E aptos 2408, 2409 | 2025-11-01 | 2025-11-04 | 3 | 20.7 | 15.6 | 75.4 | PLACA | 15.55 | 2 | 75.362
23472 - TERRA (MANAZANA 4) | PL - 1339 | Outinord IND 1" | Placa entrepiso torre 1 eje 6 al 13 entre F - J apt 2301 - 2312 y placa contrapiso futuro comercio torre 3 | 2025-10-29 | 2025-11-01 | 3 | 20.7 | 19.5 | 94.2 | PLACA | 19.25 | 2 | 94.203
23472 - TERRA (MANAZANA 4) | PL - 1339 | Outinord IND 1" | Placa entrepiso torre 1 eje 6 al 13 entre F - J apt 2301 - 2312 y placa contrapiso futuro comercio torre 3 | 2025-10-29 | 2025-11-01 | 3 | 20.7 | 19 | 91.8 | PLACA | 19.25 | 2 | 91.787
23472 - TERRA (MANAZANA 4) | PL - 1341 | Outinord IND 1" | Placa entrepiso torre 1 eje 1 al 6 entre A - E apt 2304 - 2305 | 2025-10-30 | 2025-11-02 | 3 | 20.7 | 16.4 | 79.2 | PLACA | 16.1 | 2 | 79.227
23472 - TERRA (MANAZANA 4) | PL - 1341 | Outinord IND 1" | Placa entrepiso torre 1 eje 1 al 6 entre A - E apt 2304 - 2305 | 2025-10-30 | 2025-11-02 | 3 | 20.7 | 15.8 | 76.3 | PLACA | 16.1 | 2 | 76.329
23472 - TERRA (MANAZANA 4) | PL - 1335 | Outinord IND 1" | Placa entrepiso torre 1 eje 6 al 13 entre A - E apt 2306 - 2307 | 2025-10-28 | 2025-10-31 | 3 | 20.7 | 16.2 | 78.3 | PLACA | 15.95 | 2 | 78.261
23472 - TERRA (MANAZANA 4) | PL - 1335 | Outinord IND 1" | Placa entrepiso torre 1 eje 6 al 13 entre A - E apt 2306 - 2307 | 2025-10-28 | 2025-10-31 | 3 | 20.7 | 15.7 | 75.8 | PLACA | 15.95 | 2 | 75.845
23472 - TERRA (MANAZANA 4) | PL - 1334 | Outinord IND con fibra de polipropileno | Alistado de piso cubierta eje 7 al 1 entre A - J | 2025-10-28 | 2025-10-31 | 3 | 20.7 | 16 | 77.3 |  | 15.75 | 2 | 77.295
23472 - TERRA (MANAZANA 4) | PL - 1334 | Outinord IND con fibra de polipropileno | Alistado de piso cubierta eje 7 al 1 entre A - J | 2025-10-28 | 2025-10-31 | 3 | 20.7 | 15.5 | 74.9 |  | 15.75 | 2 | 74.879
23472 - TERRA (MANAZANA 4) | PL - 1332 | Outinord IND ayudante de bombeo | Alistado de cubierta torre 2 eje 7´al 13 entre A - J | 2025-10-27 | 2025-10-30 | 3 | 20.7 | 8.7 | 42 |  | 8.5 | 2 | 42.029
23472 - TERRA (MANAZANA 4) | PL - 1332 | Outinord IND ayudante de bombeo | Alistado de cubierta torre 2 eje 7´al 13 entre A - J | 2025-10-27 | 2025-10-30 | 3 | 20.7 | 8.3 | 40.1 |  | 8.5 | 2 | 40.097
23472 - TERRA (MANAZANA 4) | PL - 1331 | Outinord IND 1" | Placa entre piso torre 1 eje 13 al 19 entre F - J apt 2310, 2311 y escalera eje 17 al 19 entre D - G costado oriental piso 20 al piso 21 | 2025-10-25 | 2025-10-28 | 3 | 20.7 | 13 | 62.8 | PLACA | 12.65 | 2 | 62.802
23472 - TERRA (MANAZANA 4) | PL - 1331 | Outinord IND 1" | Placa entre piso torre 1 eje 13 al 19 entre F - J apt 2310, 2311 y escalera eje 17 al 19 entre D - G costado oriental piso 20 al piso 21 | 2025-10-25 | 2025-10-28 | 3 | 20.7 | 12.3 | 59.4 | PLACA | 12.65 | 2 | 59.42
23472 - TERRA (MANAZANA 4) | PL - 1325 | Outinord IND 1" | Placa entre piso 1 eje 1 al 5 entre F - J apt 2202, 2203 y escalera eje 1 al 2 entre D - G costado occidental piso 20 al piso 21 | 2025-10-23 | 2025-10-26 | 3 | 20.7 | 13.5 | 65.2 | PLACA | 13.3 | 2 | 65.217
23472 - TERRA (MANAZANA 4) | PL - 1325 | Outinord IND 1" | Placa entre piso 1 eje 1 al 5 entre F - J apt 2202, 2203 y escalera eje 1 al 2 entre D - G costado occidental piso 20 al piso 21 | 2025-10-23 | 2025-10-26 | 3 | 20.7 | 13.1 | 63.3 | PLACA | 13.3 | 2 | 63.285
23472 - TERRA (MANAZANA 4) | PL- 1321 | Outinord IND 1" | Placa entrepiso torre 1 eje 1 al 5 entre A - E aptos 2204 - 2205 | 2025-10-21 | 2025-10-24 | 3 | 20.7 | 26.2 | 126.6 | PLACA | 25.75 | 2 | 126.57
23472 - TERRA (MANAZANA 4) | PL- 1321 | Outinord IND 1" | Placa entrepiso torre 1 eje 1 al 5 entre A - E aptos 2204 - 2205 | 2025-10-21 | 2025-10-24 | 3 | 20.7 | 25.3 | 122.2 | PLACA | 25.75 | 2 | 122.222
23472 - TERRA (MANAZANA 4) | PL- 1320 | Outinord IND 1" | Placa entrepiso torre 1 eje 6 al 13 entre F - J aptos 2201 - 2212 | 2025-10-20 | 2025-10-23 | 3 | 20.7 | 15.9 | 76.8 | PLACA | 15.75 | 2 | 76.812
23472 - TERRA (MANAZANA 4) | PL- 1320 | Outinord IND 1" | Placa entrepiso torre 1 eje 6 al 13 entre F - J aptos 2201 - 2212 | 2025-10-20 | 2025-10-23 | 3 | 20.7 | 15.6 | 75.4 | PLACA | 15.75 | 2 | 75.362
23472 - TERRA (MANAZANA 4) | PL-1318 | Outinord IND 1" | Placa entrepiso torre 1 eje 6 al 13 entre A - E apto 2206, 2207 | 2025-10-18 | 2025-10-21 | 3 | 20.7 | 13.4 | 64.7 | PLACA | 13.25 | 2 | 64.734
23472 - TERRA (MANAZANA 4) | PL-1318 | Outinord IND 1" | Placa entrepiso torre 1 eje 6 al 13 entre A - E apto 2206, 2207 | 2025-10-18 | 2025-10-21 | 3 | 20.7 | 13.1 | 63.3 | PLACA | 13.25 | 2 | 63.285
23472 - TERRA (MANAZANA 4) | PL-1317 | IND Fibra inclusion de aire | Alistado de cubierta torre 2 eje 13 al 23 entre A - J | 2025-10-18 | 2025-10-21 | 3 | 20.7 | 12.7 | 61.4 |  | 12.45 | 2 | 61.353
23472 - TERRA (MANAZANA 4) | PL-1317 | IND Fibra inclusion de aire | Alistado de cubierta torre 2 eje 13 al 23 entre A - J | 2025-10-18 | 2025-10-21 | 3 | 20.7 | 12.2 | 58.9 |  | 12.45 | 2 | 58.937
23472 - TERRA (MANAZANA 4) | PL-1313 | Outinord IND 1" | Placa entrepiso torre 1 eje 13 al 19 entre A - E apto 2208, 2209 | 2025-10-15 | 2025-10-18 | 3 | 20.7 | 18.3 | 88.4 | PLACA | 18.1 | 2 | 88.406
23472 - TERRA (MANAZANA 4) | PL-1313 | Outinord IND 1" | Placa entrepiso torre 1 eje 13 al 19 entre A - E apto 2208, 2209 | 2025-10-15 | 2025-10-18 | 3 | 20.7 | 17.9 | 86.5 | PLACA | 18.1 | 2 | 86.473
23472 - TERRA (MANAZANA 4) | PL - 1315 | Outinord IND 1" | Placa entrepiso torre 1 eje 13 al 19 entre F - J apt 2210, 2211 y escalera eje 17 al 19 entre D - G costado oriental piso 19 al piso 20 | 2025-10-16 | 2025-10-19 | 3 | 20.7 | 18.3 | 88.4 | PLACA | 18.1 | 2 | 88.406
23472 - TERRA (MANAZANA 4) | PL - 1315 | Outinord IND 1" | Placa entrepiso torre 1 eje 13 al 19 entre F - J apt 2210, 2211 y escalera eje 17 al 19 entre D - G costado oriental piso 19 al piso 20 | 2025-10-16 | 2025-10-19 | 3 | 20.7 | 17.9 | 86.5 | PLACA | 18.1 | 2 | 86.473
23472 - TERRA (MANAZANA 4) | PL - 1310 | Outinord IND 1" | Placa entrepiso torre 1 eje 1 al 5 entre F - J apt 2102, 2103 y escalera eje 1 al 2 entre D - G costado occidental piso 19 al piso 20 | 2025-10-14 | 2025-10-17 | 3 | 20.7 | 15.1 | 72.9 | PLACA | 14.9 | 2 | 72.947
23472 - TERRA (MANAZANA 4) | PL - 1310 | Outinord IND 1" | Placa entrepiso torre 1 eje 1 al 5 entre F - J apt 2102, 2103 y escalera eje 1 al 2 entre D - G costado occidental piso 19 al piso 20 | 2025-10-14 | 2025-10-17 | 3 | 20.7 | 14.7 | 71 | PLACA | 14.9 | 2 | 71.014
23472 - TERRA (MANAZANA 4) | PL - 1306 | Outinord Ind. 1" | Placa Entrepiso Torre 1 Eje 6 al 13 entre F - J Apt 2101 , 2112 | 2025-10-09 | 2025-10-12 | 3 | 20.7 | 22.2 | 107.2 | PLACA | 21.95 | 2 | 107.246
23472 - TERRA (MANAZANA 4) | PL - 1306 | Outinord Ind. 1" | Placa Entrepiso Torre 1 Eje 6 al 13 entre F - J Apt 2101 , 2112 | 2025-10-09 | 2025-10-12 | 3 | 20.7 | 21.7 | 104.8 | PLACA | 21.95 | 2 | 104.831
23472 - TERRA (MANAZANA 4) | PL - 1304 | Outinord Ind. 1" | Placa entrepiso Torre 1 eje6 al 13 entre A - E Apt 2106 , 2107 | 2025-10-08 | 2025-10-11 | 3 | 20.7 | 20.5 | 99 | PLACA | 20.3 | 2 | 99.034
23472 - TERRA (MANAZANA 4) | PL - 1304 | Outinord Ind. 1" | Placa entrepiso Torre 1 eje6 al 13 entre A - E Apt 2106 , 2107 | 2025-10-08 | 2025-10-11 | 3 | 20.7 | 20.1 | 97.1 | PLACA | 20.3 | 2 | 97.101
23472 - TERRA (MANAZANA 4) | PL - 1302 | Outinord IND 1" | Placa entrepiso torre 1 eje 13 al 19 entre F - J apt 2110, 2111 y escalera eje 17 al 19 entre D - G costado oriental piso 18 al piso 19 | 2025-10-07 | 2025-10-10 | 3 | 20.7 | 18.3 | 88.4 | PLACA | 17.9 | 2 | 88.406
23472 - TERRA (MANAZANA 4) | PL - 1302 | Outinord IND 1" | Placa entrepiso torre 1 eje 13 al 19 entre F - J apt 2110, 2111 y escalera eje 17 al 19 entre D - G costado oriental piso 18 al piso 19 | 2025-10-07 | 2025-10-10 | 3 | 20.7 | 17.5 | 84.5 | PLACA | 17.9 | 2 | 84.541
23472 - TERRA (MANAZANA 4) | PL - 1299 | Outinord IND 1" | Placa entrepiso eje 13 al 19 entre A - E apt 2108, 2109 | 2025-10-06 | 2025-10-09 | 3 | 20.7 | 14.1 | 68.1 | PLACA | 14 | 2 | 68.116
23472 - TERRA (MANAZANA 4) | PL - 1299 | Outinord IND 1" | Placa entrepiso eje 13 al 19 entre A - E apt 2108, 2109 | 2025-10-06 | 2025-10-09 | 3 | 20.7 | 13.9 | 67.1 | PLACA | 14 | 2 | 67.15
23472 - TERRA (MANAZANA 4) | PL - 1297 | Outinord IND 1" | Placa entrepiso Torre 1 eje 1 al 5 entre F - J Apt 2002, 2003 y escalera eje 1 al 2 entre D - G Costado occidental Piso 18 al piso 19 | 2025-10-04 | 2025-10-07 | 3 | 20.7 | 18.9 | 91.3 | PLACA | 18.55 | 2 | 91.304
23472 - TERRA (MANAZANA 4) | PL - 1297 | Outinord IND 1" | Placa entrepiso Torre 1 eje 1 al 5 entre F - J Apt 2002, 2003 y escalera eje 1 al 2 entre D - G Costado occidental Piso 18 al piso 19 | 2025-10-04 | 2025-10-07 | 3 | 20.7 | 18.2 | 87.9 | PLACA | 18.55 | 2 | 87.923
23472 - TERRA (MANAZANA 4) | PL - 1293 | Outinord IND 1" | Placa entrepiso torre 1 eje 6 al 13 entre F - J apt 2001 - 2002 | 2025-10-02 | 2025-10-05 | 3 | 20.7 | 16.9 | 81.6 | PLACA | 16.45 | 2 | 81.643
23472 - TERRA (MANAZANA 4) | PL - 1293 | Outinord IND 1" | Placa entrepiso torre 1 eje 6 al 13 entre F - J apt 2001 - 2002 | 2025-10-02 | 2025-10-05 | 3 | 20.7 | 16 | 77.3 | PLACA | 16.45 | 2 | 77.295
23472 - TERRA (MANAZANA 4) | PL - 1291 | Outinord IND 1" | Placa entrepiso eje 6 al 13 entre A - E apt 2006 - 2007 torre 1 | 2025-10-01 | 2025-10-04 | 3 | 20.7 | 16.6 | 80.2 | PLACA | 16.4 | 2 | 80.193
23472 - TERRA (MANAZANA 4) | PL - 1291 | Outinord IND 1" | Placa entrepiso eje 6 al 13 entre A - E apt 2006 - 2007 torre 1 | 2025-10-01 | 2025-10-04 | 3 | 20.7 | 16.2 | 78.3 | PLACA | 16.4 | 2 | 78.261
23472 - TERRA (MANAZANA 4) | PL - 1285 | Outinord IND 1" | Placa Entrepiso eje 1 al 5 entre F - J Apt 1902, 1903 y escalera eje 1 al 2 entre D - G costado occidental piso 17 al piso 18 | 2025-09-27 | 2025-09-30 | 3 | 20.7 | 17.5 | 84.5 | PLACA | 17.55 | 2 | 84.541
23472 - TERRA (MANAZANA 4) | PL - 1285 | Outinord IND 1" | Placa Entrepiso eje 1 al 5 entre F - J Apt 1902, 1903 y escalera eje 1 al 2 entre D - G costado occidental piso 17 al piso 18 | 2025-09-27 | 2025-09-30 | 3 | 20.7 | 17.6 | 85 | PLACA | 17.55 | 2 | 85.024
23472 - TERRA (MANAZANA 4) | PL - 1289 | Outinord IND 1/2" | Placa entrepiso torre 1 eje 13 al 19 entre F - J apt 2010 - 2011 y escalera eje 17 al 19 entre D - E costado oriental piso 17 al 18 | 2025-09-30 | 2025-10-03 | 3 | 20.7 | 10.3 | 49.8 | PLACA | 10.1 | 2 | 49.758
23472 - TERRA (MANAZANA 4) | PL - 1289 | Outinord IND 1/2" | Placa entrepiso torre 1 eje 13 al 19 entre F - J apt 2010 - 2011 y escalera eje 17 al 19 entre D - E costado oriental piso 17 al 18 | 2025-09-30 | 2025-10-03 | 3 | 20.7 | 9.9 | 47.8 | PLACA | 10.1 | 2 | 47.826
23472 - TERRA (MANAZANA 4) | PL - 1287 | Outinord IND 1" | Placa entrepiso torre 1 eje 13 al 19 entre 2A - E apt 2008 - 2009 | 2025-09-29 | 2025-10-02 | 3 | 20.7 | 18.8 | 90.8 | PLACA | 18.65 | 2 | 90.821
23472 - TERRA (MANAZANA 4) | PL - 1287 | Outinord IND 1" | Placa entrepiso torre 1 eje 13 al 19 entre 2A - E apt 2008 - 2009 | 2025-09-29 | 2025-10-02 | 3 | 20.7 | 18.5 | 89.4 | PLACA | 18.65 | 2 | 89.372
23472 - TERRA (MANAZANA 4) | PL - 1281 | Outinord IND 1" | Placa entre piso torre 1 eje 6 al 13 entre F - G apt 1901 , 1912 y placa de fosos de ascensores | 2025-09-25 | 2025-09-28 | 3 | 20.7 | 18.9 | 91.3 | PLACA | 18.8 | 2 | 91.304
23472 - TERRA (MANAZANA 4) | PL - 1281 | Outinord IND 1" | Placa entre piso torre 1 eje 6 al 13 entre F - G apt 1901 , 1912 y placa de fosos de ascensores | 2025-09-25 | 2025-09-28 | 3 | 20.7 | 18.7 | 90.3 | PLACA | 18.8 | 2 | 90.338
23472 - TERRA (MANAZANA 4) | PL - 1279 | Outinord IND 1" | Placa entre piso torre 1 eje 6 al 13 entre A - E apt 1906 , 1907 | 2025-09-24 | 2025-09-27 | 3 | 20.7 | 21.7 | 104.8 | PLACA | 21.6 | 2 | 104.831
23472 - TERRA (MANAZANA 4) | PL - 1279 | Outinord IND 1" | Placa entre piso torre 1 eje 6 al 13 entre A - E apt 1906 , 1907 | 2025-09-24 | 2025-09-27 | 3 | 20.7 | 21.5 | 103.9 | PLACA | 21.6 | 2 | 103.865
23472 - TERRA (MANAZANA 4) | PL - 1277 | Outinord IND 1" | Placa entre piso torre 1 eje 13 al 19 entre F - J apt 1910 , 1911 y escalera eje 1 al 2 entre D - G costado occidental piso 16 al piso 17 | 2025-09-23 | 2025-09-26 | 3 | 20.7 | 17.3 | 83.6 | PLACA | 17 | 2 | 83.575
23472 - TERRA (MANAZANA 4) | PL - 1277 | Outinord IND 1" | Placa entre piso torre 1 eje 13 al 19 entre F - J apt 1910 , 1911 y escalera eje 1 al 2 entre D - G costado occidental piso 16 al piso 17 | 2025-09-23 | 2025-09-26 | 3 | 20.7 | 16.7 | 80.7 | PLACA | 17 | 2 | 80.676
23472 - TERRA (MANAZANA 4) | PL - 1275 | Outinord IND 1" | Placa entrepiso torre 1 eje 13 al 19 entre A - E apt. 1908, 1909 | 2025-09-22 | 2025-09-25 | 3 | 20.7 | 18.2 | 87.9 | PLACA | 17.75 | 2 | 87.923
23472 - TERRA (MANAZANA 4) | PL - 1275 | Outinord IND 1" | Placa entrepiso torre 1 eje 13 al 19 entre A - E apt. 1908, 1909 | 2025-09-22 | 2025-09-25 | 3 | 20.7 | 17.3 | 83.6 | PLACA | 17.75 | 2 | 83.575
23472 - TERRA (MANAZANA 4) | PL - 1272 | Outinord IND 1" | Placa entrepiso torre 1 eje 1 al 7 entre F - J Apt 1802 , 1803 y escalera eje 1 al 2 entre D - G Costado occidental piso 15 al piso 16 | 2025-09-20 | 2025-09-23 | 3 | 20.7 | 19.7 | 95.2 | PLACA | 19.65 | 2 | 95.169
23472 - TERRA (MANAZANA 4) | PL - 1272 | Outinord IND 1" | Placa entrepiso torre 1 eje 1 al 7 entre F - J Apt 1802 , 1803 y escalera eje 1 al 2 entre D - G Costado occidental piso 15 al piso 16 | 2025-09-20 | 2025-09-23 | 3 | 20.7 | 19.6 | 94.7 | PLACA | 19.65 | 2 | 94.686
23472 - TERRA (MANAZANA 4) | PL-1267 | Outinord Ind. 1" | Escalera torre 1 eje 17 al entre D-G costado oriental piso 16 a 17 | 2025-09-15 | 2025-09-18 | 3 | 20.7 | 15.8 | 76.3 |  | 15.9 | 2 | 76.329
23472 - TERRA (MANAZANA 4) | PL-1267 | Outinord Ind. 1" | Escalera torre 1 eje 17 al entre D-G costado oriental piso 16 a 17 | 2025-09-15 | 2025-09-18 | 3 | 20.7 | 16 | 77.3 |  | 15.9 | 2 | 77.295
23472 - TERRA (MANAZANA 4) | PL 1265 | Outinord Ind 1" | Placa Entrepiso Torre 1 eje 1 al 5 entre A - E Apt 1804, 1805 | 2025-09-11 | 2025-09-14 | 3 | 20.7 | 15.7 | 75.8 | PLACA | 15.3 | 2 | 75.845
23472 - TERRA (MANAZANA 4) | PL 1265 | Outinord Ind 1" | Placa Entrepiso Torre 1 eje 1 al 5 entre A - E Apt 1804, 1805 | 2025-09-11 | 2025-09-14 | 3 | 20.7 | 14.9 | 72 | PLACA | 15.3 | 2 | 71.981
23472 - TERRA (MANAZANA 4) | PL 1264 | Outinord Ind 1" | Placa entrepiso torre 1 eje 6 al 13 entre F - J Apt 1801 , 1812 | 2025-09-10 | 2025-09-13 | 3 | 20.7 | 16.9 | 81.6 | PLACA | 16.45 | 2 | 81.643
23472 - TERRA (MANAZANA 4) | PL 1264 | Outinord Ind 1" | Placa entrepiso torre 1 eje 6 al 13 entre F - J Apt 1801 , 1812 | 2025-09-10 | 2025-09-13 | 3 | 20.7 | 16 | 77.3 | PLACA | 16.45 | 2 | 77.295
23472 - TERRA (MANAZANA 4) | PL - 1263 | Outinord IND 1" | Placa entrepiso torre 1 eje 6 al 13 entre A - E apt 1806, 1807 y escalera eje 17 al 19 entre D - E costado oriental piso 15 al piso 16 | 2025-09-09 | 2025-09-12 | 3 | 20.7 | 13.3 | 64.3 | PLACA | 13.05 | 2 | 64.251
23472 - TERRA (MANAZANA 4) | PL - 1263 | Outinord IND 1" | Placa entrepiso torre 1 eje 6 al 13 entre A - E apt 1806, 1807 y escalera eje 17 al 19 entre D - E costado oriental piso 15 al piso 16 | 2025-09-09 | 2025-09-12 | 3 | 20.7 | 12.8 | 61.8 | PLACA | 13.05 | 2 | 61.836
23472 - TERRA (MANAZANA 4) | PL - 1261 | Outinord IND 1" | Placa entrepiso torre 1 eje 13 al 19 entre F - J apt 1810, 1811 | 2025-09-08 | 2025-09-11 | 3 | 20.7 | 16.8 | 81.2 | PLACA | 16.55 | 2 | 81.159
23472 - TERRA (MANAZANA 4) | PL - 1261 | Outinord IND 1" | Placa entrepiso torre 1 eje 13 al 19 entre F - J apt 1810, 1811 | 2025-09-08 | 2025-09-11 | 3 | 20.7 | 16.3 | 78.7 | PLACA | 16.55 | 2 | 78.744
23472 - TERRA (MANAZANA 4) | PL-1258 | Outinord IND 1" | Placa entrepiso torre 1 eje 13 al 19 entre A-E Apt. 1808, 1809 y escalera eje 17 al 19 entre D-E costado Oriental piso 14 al piso 15 | 2025-09-06 | 2025-09-09 | 3 | 20.7 | 15.8 | 76.3 | PLACA | 15.65 | 2 | 76.329
23472 - TERRA (MANAZANA 4) | PL-1258 | Outinord IND 1" | Placa entrepiso torre 1 eje 13 al 19 entre A-E Apt. 1808, 1809 y escalera eje 17 al 19 entre D-E costado Oriental piso 14 al piso 15 | 2025-09-06 | 2025-09-09 | 3 | 20.7 | 15.5 | 74.9 | PLACA | 15.65 | 2 | 74.879
23472 - TERRA (MANAZANA 4) | PL - 1249 | Outinord IND 1" | Placa entre piso torre 1 eje 7 al 13 entre A - E apt 1706 , 1707 | 2025-09-02 | 2025-09-05 | 3 | 20.7 | 12.9 | 62.3 | PLACA | 12.85 | 2 | 62.319
23472 - TERRA (MANAZANA 4) | PL - 1249 | Outinord IND 1" | Placa entre piso torre 1 eje 7 al 13 entre A - E apt 1706 , 1707 | 2025-09-02 | 2025-09-05 | 3 | 20.7 | 12.8 | 61.8 | PLACA | 12.85 | 2 | 61.836
23472 - TERRA (MANAZANA 4) | PL - 1247 | Outinord IND 1" | Placa entre piso torre 1 eje 13 al 19 entre F - J apt 1710,1711 | 2025-09-01 | 2025-09-04 | 3 | 20.7 | 16 | 77.3 | PLACA | 15.85 | 2 | 77.295
23472 - TERRA (MANAZANA 4) | PL - 1247 | Outinord IND 1" | Placa entre piso torre 1 eje 13 al 19 entre F - J apt 1710,1711 | 2025-09-01 | 2025-09-04 | 3 | 20.7 | 15.7 | 75.8 | PLACA | 15.85 | 2 | 75.845
23472 - TERRA (MANAZANA 4) | PL - 1245 | Outinord IND 1" | Placa entrepiso torre 1 eje 12 al 19 entre A - E apt 1708, 1709 y escalera eje 17 al 19 entre D - G costado oriental piso 13 al piso 14 | 2025-08-30 | 2025-09-02 | 3 | 20.7 | 17.4 | 84.1 | PLACA | 17.05 | 2 | 84.058
23472 - TERRA (MANAZANA 4) | PL - 1245 | Outinord IND 1" | Placa entrepiso torre 1 eje 12 al 19 entre A - E apt 1708, 1709 y escalera eje 17 al 19 entre D - G costado oriental piso 13 al piso 14 | 2025-08-30 | 2025-09-02 | 3 | 20.7 | 16.7 | 80.7 | PLACA | 17.05 | 2 | 80.676
23472 - TERRA (MANAZANA 4) | PL - 1240 | Outinord IND 1" | Placa entrepiso torre 1 eje 1 al 5 entre A - E apt 1604, 1605 y escalera eje 1 al 2 entre D - G costado oriental piso 13 al piso 14 | 2025-08-28 | 2025-08-31 | 3 | 20.7 | 18.4 | 88.9 | PLACA | 18.45 | 2 | 88.889
23472 - TERRA (MANAZANA 4) | PL - 1240 | Outinord IND 1" | Placa entrepiso torre 1 eje 1 al 5 entre A - E apt 1604, 1605 y escalera eje 1 al 2 entre D - G costado oriental piso 13 al piso 14 | 2025-08-28 | 2025-08-31 | 3 | 20.7 | 18.5 | 89.4 | PLACA | 18.45 | 2 | 89.372
23472 - TERRA (MANAZANA 4) | PL - 1238 | Outinord IND 1" | Placa Entrepiso Torre 1 Eje 7 al 13 Entre F- J Apt 1601 , 1612 | 2025-08-27 | 2025-08-30 | 3 | 20.7 | 20 | 96.6 | PLACA | 19.85 | 2 | 96.618
23472 - TERRA (MANAZANA 4) | PL - 1238 | Outinord IND 1" | Placa Entrepiso Torre 1 Eje 7 al 13 Entre F- J Apt 1601 , 1612 | 2025-08-27 | 2025-08-30 | 3 | 20.7 | 19.7 | 95.2 | PLACA | 19.85 | 2 | 95.169
23472 - TERRA (MANAZANA 4) | PL - 1235 | Outinord IND 1" | Placa entrepiso torre 1 eje 6 al 13 entre A - E apt 1606, 1607 y escalera eje 17 al 19 entre D - G costado oriental piso 12 al piso 13 | 2025-08-26 | 2025-08-29 | 3 | 20.7 | 14.4 | 69.6 | PLACA | 14.3 | 2 | 69.565
23472 - TERRA (MANAZANA 4) | PL - 1235 | Outinord IND 1" | Placa entrepiso torre 1 eje 6 al 13 entre A - E apt 1606, 1607 y escalera eje 17 al 19 entre D - G costado oriental piso 12 al piso 13 | 2025-08-26 | 2025-08-29 | 3 | 20.7 | 14.2 | 68.6 | PLACA | 14.3 | 2 | 68.599
23472 - TERRA (MANAZANA 4) | PL - 1233 | Outinord IND 1" | Placa entrepiso torre 1 eje 13 al 19 entre F - J apt 1610, 1611 | 2025-08-25 | 2025-08-28 | 3 | 20.7 | 15.6 | 75.4 | PLACA | 15.45 | 2 | 75.362
23472 - TERRA (MANAZANA 4) | PL - 1233 | Outinord IND 1" | Placa entrepiso torre 1 eje 13 al 19 entre F - J apt 1610, 1611 | 2025-08-25 | 2025-08-28 | 3 | 20.7 | 15.3 | 73.9 | PLACA | 15.45 | 2 | 73.913
23472 - TERRA (MANAZANA 4) | PL-1231 | Outinord IND 1" | Placa entrepiso torre 1 eje 13 al 19 entre A - E apto 1608, 1609 | 2025-08-23 | 2025-08-26 | 3 | 20.7 | 14.6 | 70.5 | PLACA | 14.45 | 2 | 70.531
23472 - TERRA (MANAZANA 4) | PL-1231 | Outinord IND 1" | Placa entrepiso torre 1 eje 13 al 19 entre A - E apto 1608, 1609 | 2025-08-23 | 2025-08-26 | 3 | 20.7 | 14.3 | 69.1 | PLACA | 14.45 | 2 | 69.082
23472 - TERRA (MANAZANA 4) | PL-1227 | Outinord IND 1" | Placa entrepiso torre 1 eje 1 al 7 entre A - E apto 1504, 1505 | 2025-08-21 | 2025-08-24 | 3 | 20.7 | 12 | 58 | PLACA | 11.95 | 2 | 57.971
23472 - TERRA (MANAZANA 4) | PL-1227 | Outinord IND 1" | Placa entrepiso torre 1 eje 1 al 7 entre A - E apto 1504, 1505 | 2025-08-21 | 2025-08-24 | 3 | 20.7 | 11.9 | 57.5 | PLACA | 11.95 | 2 | 57.488
23472 - TERRA (MANAZANA 4) | PL-1226 | Outinord IND 1" | Placa entrepiso torre 1 eje 7 al 13 entre F - J apto 1501, 1512 | 2025-08-20 | 2025-08-23 | 3 | 20.7 | 13.7 | 66.2 | PLACA | 13.45 | 2 | 66.184
23472 - TERRA (MANAZANA 4) | PL-1226 | Outinord IND 1" | Placa entrepiso torre 1 eje 7 al 13 entre F - J apto 1501, 1512 | 2025-08-20 | 2025-08-23 | 3 | 20.7 | 13.2 | 63.8 | PLACA | 13.45 | 2 | 63.768
23472 - TERRA (MANAZANA 4) | PL-1223 | Outinord IND 1" | Placa Entrepiso Torre 1 eje 7 al 13 entre A - E Apt 1506, 1507 | 2025-08-19 | 2025-08-22 | 3 | 20.7 | 12.8 | 61.8 | PLACA | 12.45 | 2 | 61.836
23472 - TERRA (MANAZANA 4) | PL-1223 | Outinord IND 1" | Placa Entrepiso Torre 1 eje 7 al 13 entre A - E Apt 1506, 1507 | 2025-08-19 | 2025-08-22 | 3 | 20.7 | 12.1 | 58.5 | PLACA | 12.45 | 2 | 58.454
23472 - TERRA (MANAZANA 4) | PL-1217 | Outinord IND 1" | Placa entrepiso torre 1 eje 1 al 7 entre F - J apt 1402, 1403 y escalera 1 al 2 entre D - G piso 12 al piso 13 costado occidental | 2025-08-13 | 2025-08-16 | 3 | 20.7 | 19.9 | 96.1 | PLACA | 19.45 | 2 | 96.135
23472 - TERRA (MANAZANA 4) | PL-1217 | Outinord IND 1" | Placa entrepiso torre 1 eje 1 al 7 entre F - J apt 1402, 1403 y escalera 1 al 2 entre D - G piso 12 al piso 13 costado occidental | 2025-08-13 | 2025-08-16 | 3 | 20.7 | 19 | 91.8 | PLACA | 19.45 | 2 | 91.787
23472 - TERRA (MANAZANA 4) | PL-1216 | Outinord IND 1" | Placa cubierta torre 2 baño y cuarto SETT | 2025-08-13 | 2025-08-16 | 3 | 20.7 | 18.8 | 90.8 | PLACA | 18.7 | 2 | 90.821
23472 - TERRA (MANAZANA 4) | PL-1216 | Outinord IND 1" | Placa cubierta torre 2 baño y cuarto SETT | 2025-08-13 | 2025-08-16 | 3 | 20.7 | 18.6 | 89.9 | PLACA | 18.7 | 2 | 89.855
23472 - TERRA (MANAZANA 4) | PL - 1219 | Outinord IND 1" | Placa entrepiso torre 1 eje 12 al 19 entre A - E apt 1508, 1509 | 2025-08-14 | 2025-08-17 | 3 | 20.7 | 15.6 | 75.4 | PLACA | 15.5 | 2 | 75.362
23472 - TERRA (MANAZANA 4) | PL - 1219 | Outinord IND 1" | Placa entrepiso torre 1 eje 12 al 19 entre A - E apt 1508, 1509 | 2025-08-14 | 2025-08-17 | 3 | 20.7 | 15.4 | 74.4 | PLACA | 15.5 | 2 | 74.396
23472 - TERRA (MANAZANA 4) | PL-1211 | Outinord IND 1" | Placa entrepiso torre 1 eje 7 al 13 entre F-J apt 1401, 1412 | 2025-08-11 | 2025-08-14 | 3 | 20.7 | 15 | 72.5 | PLACA | 14.7 | 2 | 72.464
23472 - TERRA (MANAZANA 4) | PL-1211 | Outinord IND 1" | Placa entrepiso torre 1 eje 7 al 13 entre F-J apt 1401, 1412 | 2025-08-11 | 2025-08-14 | 3 | 20.7 | 14.4 | 69.6 | PLACA | 14.7 | 2 | 69.565
23472 - TERRA (MANAZANA 4) | PL-1214 | Outinord IND 1" | Placa torre 1 entrepiso eje 1 al 7 entre A - E apto 1404, 1405 | 2025-08-12 | 2025-08-15 | 3 | 20.7 | 10.8 | 52.2 | PLACA | 10.7 | 2 | 52.174
23472 - TERRA (MANAZANA 4) | PL-1214 | Outinord IND 1" | Placa torre 1 entrepiso eje 1 al 7 entre A - E apto 1404, 1405 | 2025-08-12 | 2025-08-15 | 3 | 20.7 | 10.6 | 51.2 | PLACA | 10.7 | 2 | 51.208
23472 - TERRA (MANAZANA 4) | PL - 1209 | Outinord IND 1" | Placa entrepiso torre 1 eje 7 al 13 entre A - J apt 1406, 1407 y escalera salida de emergencia torre 3 costado oriental | 2025-08-09 | 2025-08-12 | 3 | 20.7 | 11.9 | 57.5 | PLACA | 11.8 | 2 | 57.488
23472 - TERRA (MANAZANA 4) | PL - 1209 | Outinord IND 1" | Placa entrepiso torre 1 eje 7 al 13 entre A - J apt 1406, 1407 y escalera salida de emergencia torre 3 costado oriental | 2025-08-09 | 2025-08-12 | 3 | 20.7 | 11.7 | 56.5 | PLACA | 11.8 | 2 | 56.522
23472 - TERRA (MANAZANA 4) | PL-1196 | Outinord IND 1" | Placa entrepiso torre 1 eje 1 al 7 entre F - J apto 1302, 1303 | 2025-07-30 | 2025-08-02 | 3 | 20.7 | 16.7 | 80.7 | PLACA | 16.25 | 2 | 80.676
23472 - TERRA (MANAZANA 4) | PL-1196 | Outinord IND 1" | Placa entrepiso torre 1 eje 1 al 7 entre F - J apto 1302, 1303 | 2025-07-30 | 2025-08-02 | 3 | 20.7 | 15.8 | 76.3 | PLACA | 16.25 | 2 | 76.329
23472 - TERRA (MANAZANA 4) | PL - 1194 | Outinord IND 1" | Placa entrepiso torre 1, eje 1 al 7 entre A - E, APt. 1304, 1305 y escalera eje 1 al 2 entre D - G, costado occidental piso 10 al piso 11. | 2025-07-29 | 2025-08-01 | 3 | 20.7 | 16 | 77.3 | PLACA | 15.65 | 2 | 77.295
23472 - TERRA (MANAZANA 4) | PL - 1194 | Outinord IND 1" | Placa entrepiso torre 1, eje 1 al 7 entre A - E, APt. 1304, 1305 y escalera eje 1 al 2 entre D - G, costado occidental piso 10 al piso 11. | 2025-07-29 | 2025-08-01 | 3 | 20.7 | 15.3 | 73.9 | PLACA | 15.65 | 2 | 73.913
23472 - TERRA (MANAZANA 4) | PL - 1193 | Outinord IND 1" | Placa entrepiso torre 1, eje 7 al 13 entre E - J, Apt. 1301, 1312. | 2025-07-28 | 2025-07-31 | 3 | 20.7 | 12.2 | 58.9 | PLACA | 12.05 | 2 | 58.937
23472 - TERRA (MANAZANA 4) | PL - 1193 | Outinord IND 1" | Placa entrepiso torre 1, eje 7 al 13 entre E - J, Apt. 1301, 1312. | 2025-07-28 | 2025-07-31 | 3 | 20.7 | 11.9 | 57.5 | PLACA | 12.05 | 2 | 57.488
23472 - TERRA (MANAZANA 4) | PL - 1191 | Outinord IND 1" | Placa entrepiso torre 1, eje 7 al 13 entre A - E, Apt. 1306 - 1307. | 2025-07-26 | 2025-07-29 | 3 | 20.7 | 14.8 | 71.5 | PLACA | 14.95 | 2 | 71.498
23472 - TERRA (MANAZANA 4) | PL - 1191 | Outinord IND 1" | Placa entrepiso torre 1, eje 7 al 13 entre A - E, Apt. 1306 - 1307. | 2025-07-26 | 2025-07-29 | 3 | 20.7 | 15.1 | 72.9 | PLACA | 14.95 | 2 | 72.947
23472 - TERRA (MANAZANA 4) | PL-1187 | Outinord IND 1" | Placa entrepiso torre 1 eje 13 al 19 entre A - E apto 1308, 1309 | 2025-07-24 | 2025-07-27 | 3 | 20.7 | 13.6 | 65.7 | PLACA | 13.15 | 2 | 65.7
23472 - TERRA (MANAZANA 4) | PL-1187 | Outinord IND 1" | Placa entrepiso torre 1 eje 13 al 19 entre A - E apto 1308, 1309 | 2025-07-24 | 2025-07-27 | 3 | 20.7 | 12.7 | 61.4 | PLACA | 13.15 | 2 | 61.353
23472 - TERRA (MANAZANA 4) | PL-1182 | Outinord IND 1" | Placa entrepiso torre 1 eje 1 al 7 entre F - J apto 1202, 1203 y escalera eje 1 al 2 entre D - G costado occidental piso 9 al piso 10 | 2025-07-23 | 2025-07-26 | 3 | 20.7 | 24.6 | 118.8 | PLACA | 24.65 | 2 | 118.841
23472 - TERRA (MANAZANA 4) | PL-1182 | Outinord IND 1" | Placa entrepiso torre 1 eje 1 al 7 entre F - J apto 1202, 1203 y escalera eje 1 al 2 entre D - G costado occidental piso 9 al piso 10 | 2025-07-23 | 2025-07-26 | 3 | 20.7 | 24.7 | 119.3 | PLACA | 24.65 | 2 | 119.324
23472 - TERRA (MANAZANA 4) | PL-1180 | Outinord IND 1" | Placa entrepiso torre 1 eje 1 al 7 entre A - E apto 1204, 1205 | 2025-07-22 | 2025-07-25 | 3 | 20.7 | 10.7 | 51.7 | PLACA | 10.55 | 2 | 51.691
23472 - TERRA (MANAZANA 4) | PL-1180 | Outinord IND 1" | Placa entrepiso torre 1 eje 1 al 7 entre A - E apto 1204, 1205 | 2025-07-22 | 2025-07-25 | 3 | 20.7 | 10.4 | 50.2 | PLACA | 10.55 | 2 | 50.242
23472 - TERRA (MANAZANA 4) | PL - 1177 | Outinord IND 1" | Placa entrepiso torre 1 eje 7 al 13, entre F - J, Apt. 1201, 1212. | 2025-07-21 | 2025-07-24 | 3 | 20.7 | 13.2 | 63.8 | PLACA | 13.05 | 2 | 63.768
23472 - TERRA (MANAZANA 4) | PL - 1177 | Outinord IND 1" | Placa entrepiso torre 1 eje 7 al 13, entre F - J, Apt. 1201, 1212. | 2025-07-21 | 2025-07-24 | 3 | 20.7 | 12.9 | 62.3 | PLACA | 13.05 | 2 | 62.319
23472 - TERRA (MANAZANA 4) | PL - 1175 | Outinord IND 1" | Placa entrepiso torre 1 eje A - E apt 1206, 1207 y escalera eje 1 al 2 entre D - G costado occidental piso 8 al piso 9 | 2025-07-19 | 2025-07-22 | 3 | 20.7 | 12.2 | 58.9 | PLACA | 12.05 | 2 | 58.937
23472 - TERRA (MANAZANA 4) | PL - 1175 | Outinord IND 1" | Placa entrepiso torre 1 eje A - E apt 1206, 1207 y escalera eje 1 al 2 entre D - G costado occidental piso 8 al piso 9 | 2025-07-19 | 2025-07-22 | 3 | 20.7 | 11.9 | 57.5 | PLACA | 12.05 | 2 | 57.488
23472 - TERRA (MANAZANA 4) | PL - 1171 | Outinord IND. 1" | Placa entrepiso Torre 1 eje 13 al 19 entre A - E Apt 1208, 1209 y escalera eje 17 al 19 entre D - G costado Oriental Piso 8 al piso 9 | 2025-07-19 | 2025-07-22 | 3 | 20.7 | 14.2 | 68.6 | PLACA | 14.25 | 2 | 68.599
23472 - TERRA (MANAZANA 4) | PL - 1171 | Outinord IND. 1" | Placa entrepiso Torre 1 eje 13 al 19 entre A - E Apt 1208, 1209 y escalera eje 17 al 19 entre D - G costado Oriental Piso 8 al piso 9 | 2025-07-19 | 2025-07-22 | 3 | 20.7 | 14.3 | 69.1 | PLACA | 14.25 | 2 | 69.082
23472 - TERRA (MANAZANA 4) | PL - 1168 | Outinord IND. 1" | Placa entrepiso Torre 1 eje 1 al 5 entre E - J Apt 1102, 1103 | 2025-07-16 | 2025-07-19 | 3 | 20.7 | 16.2 | 78.3 | PLACA | 16.1 | 2 | 78.261
23472 - TERRA (MANAZANA 4) | PL - 1168 | Outinord IND. 1" | Placa entrepiso Torre 1 eje 1 al 5 entre E - J Apt 1102, 1103 | 2025-07-16 | 2025-07-19 | 3 | 20.7 | 16 | 77.3 | PLACA | 16.1 | 2 | 77.295
23472 - TERRA (MANAZANA 4) | PL - 1164 | Outinord IND 1" | Placa entrepiso torre 1, eje 7 al 13 entre E - J, Apt. 1112, 1101 y escalera eje 1 al 2, entre D - G, costado occidental piso 7 al piso 8. | 2025-07-14 | 2025-07-17 | 3 | 20.7 | 15.2 | 73.4 | PLACA | 15.15 | 2 | 73.43
23472 - TERRA (MANAZANA 4) | PL - 1164 | Outinord IND 1" | Placa entrepiso torre 1, eje 7 al 13 entre E - J, Apt. 1112, 1101 y escalera eje 1 al 2, entre D - G, costado occidental piso 7 al piso 8. | 2025-07-14 | 2025-07-17 | 3 | 20.7 | 15.1 | 72.9 | PLACA | 15.15 | 2 | 72.947
23472 - TERRA (MANAZANA 4) | PL-1166 | Outinord IND 1" | Placa entrepiso torre 1 eje 1 al 7 entre A - E apto 1104, 1105 | 2025-07-15 | 2025-07-18 | 3 | 20.7 | 12.8 | 61.8 | PLACA | 12.7 | 2 | 61.836
23472 - TERRA (MANAZANA 4) | PL-1166 | Outinord IND 1" | Placa entrepiso torre 1 eje 1 al 7 entre A - E apto 1104, 1105 | 2025-07-15 | 2025-07-18 | 3 | 20.7 | 12.6 | 60.9 | PLACA | 12.7 | 2 | 60.87
23472 - TERRA (MANAZANA 4) | PL - 1161 | Outinord IND 1" | Placa Entrepiso Torre 1 Eje 7 al 13 entre A - E Apt 1106, 1107 | 2025-07-12 | 2025-07-15 | 3 | 20.7 | 13.5 | 65.2 | PLACA | 13.4 | 2 | 65.217
23472 - TERRA (MANAZANA 4) | PL - 1161 | Outinord IND 1" | Placa Entrepiso Torre 1 Eje 7 al 13 entre A - E Apt 1106, 1107 | 2025-07-12 | 2025-07-15 | 3 | 20.7 | 13.3 | 64.3 | PLACA | 13.4 | 2 | 64.251
23472 - TERRA (MANAZANA 4) | PL - 1155 | Outinord IND 1" | Placa entrepiso torre 1, eje 1 al 7 entre F - J, Apt. 1002, 1003. | 2025-07-09 | 2025-07-12 | 3 | 20.7 | 18.1 | 87.4 | PLACA | 18 | 2 | 87.44
23472 - TERRA (MANAZANA 4) | PL - 1155 | Outinord IND 1" | Placa entrepiso torre 1, eje 1 al 7 entre F - J, Apt. 1002, 1003. | 2025-07-09 | 2025-07-12 | 3 | 20.7 | 17.9 | 86.5 | PLACA | 18 | 2 | 86.473
23472 - TERRA (MANAZANA 4) | PL-1157 | Outinord IND 1" | Placa entrepiso torre 1 eje 13 al 19 entre A - E apto 1108, 1109 | 2025-07-10 | 2025-07-13 | 3 | 20.7 | 15 | 72.5 | PLACA | 15.1 | 2 | 72.464
23472 - TERRA (MANAZANA 4) | PL-1157 | Outinord IND 1" | Placa entrepiso torre 1 eje 13 al 19 entre A - E apto 1108, 1109 | 2025-07-10 | 2025-07-13 | 3 | 20.7 | 15.2 | 73.4 | PLACA | 15.1 | 2 | 73.43
23472 - TERRA (MANAZANA 4) | PL - 1147 | Outinord IND 1" | Placa Entrepiso Torre 1 Eje 7 al 13 entre A - E Apt 1008, 1009 | 2025-07-07 | 2025-07-10 | 3 | 20.7 | 11.8 | 57 | PLACA | 11.7 | 2 | 57.005
23472 - TERRA (MANAZANA 4) | PL - 1147 | Outinord IND 1" | Placa Entrepiso Torre 1 Eje 7 al 13 entre A - E Apt 1008, 1009 | 2025-07-07 | 2025-07-10 | 3 | 20.7 | 11.6 | 56 | PLACA | 11.7 | 2 | 56.039
23472 - TERRA (MANAZANA 4) | PL - 1151 | Outinord Ind 1" | Placa Entrepiso Torre 1 eje 1 al 7 entre A - E Apt 1004, 1005 y Escalera eje 1 al 2 entre D - E Costado occidental piso 6 al 7 | 2025-07-08 | 2025-07-11 | 3 | 20.7 | 15 | 72.5 | PLACA | 14.65 | 2 | 72.464
23472 - TERRA (MANAZANA 4) | PL - 1151 | Outinord Ind 1" | Placa Entrepiso Torre 1 eje 1 al 7 entre A - E Apt 1004, 1005 y Escalera eje 1 al 2 entre D - E Costado occidental piso 6 al 7 | 2025-07-08 | 2025-07-11 | 3 | 20.7 | 14.3 | 69.1 | PLACA | 14.65 | 2 | 69.082
23472 - TERRA (MANAZANA 4) | PL-1145 | Outinord IND | Placa entrepiso eje 7 al 13 entre A-E apto 1006, 1007 torre 1 | 2025-07-05 | 2025-07-08 | 3 | 20.7 | 18.4 | 88.9 | PLACA | 17.95 | 2 | 88.889
23472 - TERRA (MANAZANA 4) | PL-1145 | Outinord IND | Placa entrepiso eje 7 al 13 entre A-E apto 1006, 1007 torre 1 | 2025-07-05 | 2025-07-08 | 3 | 20.7 | 17.5 | 84.5 | PLACA | 17.95 | 2 | 84.541
23472 - TERRA (MANAZANA 4) | PL-1253 | Outinord IND 1" | Placa entrepiso Torre 1 eje 1 al 5 entre A-E Apt 1704, 1705 y escalera eje 1 al 2 entre D-G costado occidental piso 14 al piso 15 | 2025-09-04 | 2025-09-07 | 3 | 20.6 | 16.1 | 78.2 | PLACA | 16.05 | 2 | 78.155
23472 - TERRA (MANAZANA 4) | PL-1253 | Outinord IND 1" | Placa entrepiso Torre 1 eje 1 al 5 entre A-E Apt 1704, 1705 y escalera eje 1 al 2 entre D-G costado occidental piso 14 al piso 15 | 2025-09-04 | 2025-09-07 | 3 | 20.6 | 16 | 77.7 | PLACA | 16.05 | 2 | 77.67
23472 - TERRA (MANAZANA 4) | PL-1251 | Outinord IND 1" | Placa entrepiso Torre 1 eje 7 al 13 entre F-J Apt 1701, 1712 | 2025-09-03 | 2025-09-06 | 3 | 20.6 | 19 | 92.2 | PLACA | 18.85 | 2 | 92.233
23472 - TERRA (MANAZANA 4) | PL-1251 | Outinord IND 1" | Placa entrepiso Torre 1 eje 7 al 13 entre F-J Apt 1701, 1712 | 2025-09-03 | 2025-09-06 | 3 | 20.6 | 18.7 | 90.8 | PLACA | 18.85 | 2 | 90.777