## Sheet1
Proyecto | Cilindro N° | Código de mezcla | Tipo de mezcla | Localización | Toma | Rotura | Publicación | Edad (días) | Resistencia nominal (MPa) | Resistencia (MPa) | Resistencia (%)
23472 - TERRA PPTO C (MANZANA 4) | M - 1355 | Outinord IND 1 / 2" | Concreto | Muros torre 1 eje 12 al 14 entre A - E apt 2408 y eje 17 al 19 entre F - J apt 2410 | 2025-11-10 | 2025-12-08 | 2025-12-11 | 28 | 27.6 | 37.8 | 137
23472 - TERRA PPTO C (MANZANA 4) | M - 1355 | Outinord IND 1 / 2" | Concreto | Muros torre 1 eje 12 al 14 entre A - E apt 2408 y eje 17 al 19 entre F - J apt 2410 | 2025-11-10 | 2025-12-08 | 2025-12-11 | 28 | 27.6 | 36.8 | 133.3
23472 - TERRA PPTO C (MANZANA 4) | M - 1355 | Outinord IND 1 / 2" | Concreto | Muros torre 1 eje 12 al 14 entre A - E apt 2408 y eje 17 al 19 entre F - J apt 2410 | 2025-11-10 | 2025-12-08 | 2025-12-11 | 28 | 27.6 | 37 | 134.1
23472 - TERRA PPTO C (MANZANA 4) | M - 1355 | Outinord IND 1 / 2" | Concreto | Muros torre 1 eje 12 al 14 entre A - E apt 2408 y eje 17 al 19 entre F - J apt 2410 | 2025-11-10 | 2025-11-24 | 2025-11-26 | 14 | 27.6 | 32.5 | 117.8
23472 - TERRA PPTO C (MANZANA 4) | M - 1355 | Outinord IND 1 / 2" | Concreto | Muros torre 1 eje 12 al 14 entre A - E apt 2408 y eje 17 al 19 entre F - J apt 2410 | 2025-11-10 | 2025-11-24 | 2025-11-26 | 14 | 27.6 | 31.9 | 115.6
23472 - TERRA PPTO C (MANZANA 4) | M - 1355 | Outinord IND 1 / 2" | Concreto | Muros torre 1 eje 12 al 14 entre A - E apt 2408 y eje 17 al 19 entre F - J apt 2410 | 2025-11-10 | 2025-11-17 | 2025-11-19 | 7 | 27.6 | 27.5 | 99.6
23472 - TERRA PPTO C (MANZANA 4) | M - 1355 | Outinord IND 1 / 2" | Concreto | Muros torre 1 eje 12 al 14 entre A - E apt 2408 y eje 17 al 19 entre F - J apt 2410 | 2025-11-10 | 2025-11-17 | 2025-11-19 | 7 | 27.6 | 26.8 | 97.1
23472 - TERRA PPTO C (MANZANA 4) | M - 1355 | Outinord IND 1 / 2" | Concreto | Muros torre 1 eje 12 al 14 entre A - E apt 2408 y eje 17 al 19 entre F - J apt 2410 | 2025-11-10 | 2025-11-13 | 2025-11-14 | 3 | 27.6 | 23.9 | 86.6
23472 - TERRA PPTO C (MANZANA 4) | M - 1355 | Outinord IND 1 / 2" | Concreto | Muros torre 1 eje 12 al 14 entre A - E apt 2408 y eje 17 al 19 entre F - J apt 2410 | 2025-11-10 | 2025-11-13 | 2025-11-14 | 3 | 27.6 | 23.6 | 85.5
23472 - TERRA PPTO C (MANZANA 4) | M - 1357 | Outinord IND 1 / 2" | Concreto | Muros torre 1 eje 12 al 17 entre F - J apt 2410 - 2411 | 2025-11-11 | 2025-12-09 | 2025-12-11 | 28 | 27.6 | 37 | 134.1
23472 - TERRA PPTO C (MANZANA 4) | M - 1357 | Outinord IND 1 / 2" | Concreto | Muros torre 1 eje 12 al 17 entre F - J apt 2410 - 2411 | 2025-11-11 | 2025-12-09 | 2025-12-11 | 28 | 27.6 | 37.8 | 137
23472 - TERRA PPTO C (MANZANA 4) | M - 1357 | Outinord IND 1 / 2" | Concreto | Muros torre 1 eje 12 al 17 entre F - J apt 2410 - 2411 | 2025-11-11 | 2025-12-09 | 2025-12-11 | 28 | 27.6 | 37.2 | 134.8
23472 - TERRA PPTO C (MANZANA 4) | M - 1357 | Outinord IND 1 / 2" | Concreto | Muros torre 1 eje 12 al 17 entre F - J apt 2410 - 2411 | 2025-11-11 | 2025-11-25 | 2025-11-26 | 14 | 27.6 | 30.4 | 110.1
23472 - TERRA PPTO C (MANZANA 4) | M - 1357 | Outinord IND 1 / 2" | Concreto | Muros torre 1 eje 12 al 17 entre F - J apt 2410 - 2411 | 2025-11-11 | 2025-11-25 | 2025-11-26 | 14 | 27.6 | 30.8 | 111.6
23472 - TERRA PPTO C (MANZANA 4) | M - 1357 | Outinord IND 1 / 2" | Concreto | Muros torre 1 eje 12 al 17 entre F - J apt 2410 - 2411 | 2025-11-11 | 2025-11-18 | 2025-11-20 | 7 | 27.6 | 26.5 | 96
23472 - TERRA PPTO C (MANZANA 4) | M - 1357 | Outinord IND 1 / 2" | Concreto | Muros torre 1 eje 12 al 17 entre F - J apt 2410 - 2411 | 2025-11-11 | 2025-11-18 | 2025-11-20 | 7 | 27.6 | 25.5 | 92.4
23472 - TERRA PPTO C (MANZANA 4) | M - 1357 | Outinord IND 1 / 2" | Concreto | Muros torre 1 eje 12 al 17 entre F - J apt 2410 - 2411 | 2025-11-11 | 2025-11-14 | 2025-11-19 | 3 | 27.6 | 18.9 | 68.5
23472 - TERRA PPTO C (MANZANA 4) | M - 1357 | Outinord IND 1 / 2" | Concreto | Muros torre 1 eje 12 al 17 entre F - J apt 2410 - 2411 | 2025-11-11 | 2025-11-14 | 2025-11-19 | 3 | 27.6 | 18 | 65.2
23472 - TERRA PPTO C (MANZANA 4) | PL - 1356 | Outinord IND 1" | Concreto | Placa entrepiso torre 1 eje 1 al 5 entre F - J apt 2402 - 2403 y escalera eje 1 al 2 entre D - E costado occidental piso 21 al piso 22 | 2025-11-11 | 2025-12-09 | 2025-12-11 | 28 | 20.7 | 29.3 | 141.5
23472 - TERRA PPTO C (MANZANA 4) | PL - 1356 | Outinord IND 1" | Concreto | Placa entrepiso torre 1 eje 1 al 5 entre F - J apt 2402 - 2403 y escalera eje 1 al 2 entre D - E costado occidental piso 21 al piso 22 | 2025-11-11 | 2025-12-09 | 2025-12-11 | 28 | 20.7 | 28.2 | 136.2
23472 - TERRA PPTO C (MANZANA 4) | PL - 1356 | Outinord IND 1" | Concreto | Placa entrepiso torre 1 eje 1 al 5 entre F - J apt 2402 - 2403 y escalera eje 1 al 2 entre D - E costado occidental piso 21 al piso 22 | 2025-11-11 | 2025-12-09 | 2025-12-11 | 28 | 20.7 | 28 | 135.3
23472 - TERRA PPTO C (MANZANA 4) | PL - 1356 | Outinord IND 1" | Concreto | Placa entrepiso torre 1 eje 1 al 5 entre F - J apt 2402 - 2403 y escalera eje 1 al 2 entre D - E costado occidental piso 21 al piso 22 | 2025-11-11 | 2025-11-25 | 2025-11-26 | 14 | 20.7 | 22.7 | 109.7
23472 - TERRA PPTO C (MANZANA 4) | PL - 1356 | Outinord IND 1" | Concreto | Placa entrepiso torre 1 eje 1 al 5 entre F - J apt 2402 - 2403 y escalera eje 1 al 2 entre D - E costado occidental piso 21 al piso 22 | 2025-11-11 | 2025-11-25 | 2025-11-26 | 14 | 20.7 | 22.5 | 108.7
23472 - TERRA PPTO C (MANZANA 4) | PL - 1356 | Outinord IND 1" | Concreto | Placa entrepiso torre 1 eje 1 al 5 entre F - J apt 2402 - 2403 y escalera eje 1 al 2 entre D - E costado occidental piso 21 al piso 22 | 2025-11-11 | 2025-11-18 | 2025-11-20 | 7 | 20.7 | 19.2 | 92.8
23472 - TERRA PPTO C (MANZANA 4) | PL - 1356 | Outinord IND 1" | Concreto | Placa entrepiso torre 1 eje 1 al 5 entre F - J apt 2402 - 2403 y escalera eje 1 al 2 entre D - E costado occidental piso 21 al piso 22 | 2025-11-11 | 2025-11-18 | 2025-11-20 | 7 | 20.7 | 18.8 | 90.8
23472 - TERRA PPTO C (MANZANA 4) | PL - 1356 | Outinord IND 1" | Concreto | Placa entrepiso torre 1 eje 1 al 5 entre F - J apt 2402 - 2403 y escalera eje 1 al 2 entre D - E costado occidental piso 21 al piso 22 | 2025-11-11 | 2025-11-14 | 2025-11-19 | 3 | 20.7 | 14.4 | 69.6
23472 - TERRA PPTO C (MANZANA 4) | PL - 1356 | Outinord IND 1" | Concreto | Placa entrepiso torre 1 eje 1 al 5 entre F - J apt 2402 - 2403 y escalera eje 1 al 2 entre D - E costado occidental piso 21 al piso 22 | 2025-11-11 | 2025-11-14 | 2025-11-19 | 3 | 20.7 | 14.2 | 68.6
23472 - TERRA PPTO C (MANZANA 4) | G-140 | No especificado | Concreto | Grouting eje A entre 1 al 19 apt 1904,1905,1906,1907,1908,1909 y fachada costado occidental piso 15 al piso 16 torre 1 | 2026-01-13 | 2026-02-10 | 2026-02-12 | 28 | 12.5 | 17.5 | 140
23472 - TERRA PPTO C (MANZANA 4) | G-140 | No especificado | Concreto | Grouting eje A entre 1 al 19 apt 1904,1905,1906,1907,1908,1909 y fachada costado occidental piso 15 al piso 16 torre 1 | 2026-01-13 | 2026-02-10 | 2026-02-12 | 28 | 12.5 | 17.2 | 137.6
23472 - TERRA PPTO C (MANZANA 4) | G-140 | No especificado | Concreto | Grouting eje A entre 1 al 19 apt 1904,1905,1906,1907,1908,1909 y fachada costado occidental piso 15 al piso 16 torre 1 | 2026-01-13 | 2026-02-10 | 2026-02-12 | 28 | 12.5 | 17.1 | 136.8
23472 - TERRA PPTO C (MANZANA 4) | G-140 | No especificado | Concreto | Grouting eje A entre 1 al 19 apt 1904,1905,1906,1907,1908,1909 y fachada costado occidental piso 15 al piso 16 torre 1 | 2026-01-13 | 2026-01-20 | 2026-01-21 | 7 | 12.5 | 10.1 | 80.8
23472 - TERRA PPTO C (MANZANA 4) | G-140 | No especificado | Concreto | Grouting eje A entre 1 al 19 apt 1904,1905,1906,1907,1908,1909 y fachada costado occidental piso 15 al piso 16 torre 1 | 2026-01-13 | 2026-01-20 | 2026-01-21 | 7 | 12.5 | 9.8 | 78.4
23472 - TERRA PPTO C (MANZANA 4) | G-141 | No especificado | Concreto | Grouting torre 1 eje J entre 1 al 19 apt 1901,1902,1903,1910,1911,1912 y fachada costado occidental piso 17 al piso 18 | 2026-01-13 | 2026-02-10 | 2026-02-12 | 28 | 12.5 | 16 | 128
23472 - TERRA PPTO C (MANZANA 4) | G-141 | No especificado | Concreto | Grouting torre 1 eje J entre 1 al 19 apt 1901,1902,1903,1910,1911,1912 y fachada costado occidental piso 17 al piso 18 | 2026-01-13 | 2026-02-10 | 2026-02-12 | 28 | 12.5 | 15.6 | 124.8
23472 - TERRA PPTO C (MANZANA 4) | G-141 | No especificado | Concreto | Grouting torre 1 eje J entre 1 al 19 apt 1901,1902,1903,1910,1911,1912 y fachada costado occidental piso 17 al piso 18 | 2026-01-13 | 2026-02-10 | 2026-02-12 | 28 | 12.5 | 15.1 | 120.8
23472 - TERRA PPTO C (MANZANA 4) | G-141 | No especificado | Concreto | Grouting torre 1 eje J entre 1 al 19 apt 1901,1902,1903,1910,1911,1912 y fachada costado occidental piso 17 al piso 18 | 2026-01-13 | 2026-01-20 | 2026-01-21 | 7 | 12.5 | 13.4 | 107.2
23472 - TERRA PPTO C (MANZANA 4) | G-141 | No especificado | Concreto | Grouting torre 1 eje J entre 1 al 19 apt 1901,1902,1903,1910,1911,1912 y fachada costado occidental piso 17 al piso 18 | 2026-01-13 | 2026-01-20 | 2026-01-21 | 7 | 12.5 | 13.3 | 106.4
23472 - TERRA PPTO C (MANZANA 4) | G-142 | No especificado | Concreto | Grouting torre 1 eje A entre 1 al 19 apt 2004,2005,2006,2007,2008,2009 y fachada costado occidental piso 19 y piso 20 | 2026-01-13 | 2026-02-10 | 2026-02-12 | 28 | 12.5 | 14.8 | 118.4
23472 - TERRA PPTO C (MANZANA 4) | G-142 | No especificado | Concreto | Grouting torre 1 eje A entre 1 al 19 apt 2004,2005,2006,2007,2008,2009 y fachada costado occidental piso 19 y piso 20 | 2026-01-13 | 2026-02-10 | 2026-02-12 | 28 | 12.5 | 14.5 | 116
23472 - TERRA PPTO C (MANZANA 4) | G-142 | No especificado | Concreto | Grouting torre 1 eje A entre 1 al 19 apt 2004,2005,2006,2007,2008,2009 y fachada costado occidental piso 19 y piso 20 | 2026-01-13 | 2026-02-10 | 2026-02-12 | 28 | 12.5 | 14.4 | 115.2
23472 - TERRA PPTO C (MANZANA 4) | G-142 | No especificado | Concreto | Grouting torre 1 eje A entre 1 al 19 apt 2004,2005,2006,2007,2008,2009 y fachada costado occidental piso 19 y piso 20 | 2026-01-13 | 2026-01-20 | 2026-01-21 | 7 | 12.5 | 12.4 | 99.2
23472 - TERRA PPTO C (MANZANA 4) | G-142 | No especificado | Concreto | Grouting torre 1 eje A entre 1 al 19 apt 2004,2005,2006,2007,2008,2009 y fachada costado occidental piso 19 y piso 20 | 2026-01-13 | 2026-01-20 | 2026-01-21 | 7 | 12.5 | 12.1 | 96.8
23472 - TERRA PPTO C (MANZANA 4) | G-143 | No especificado | Concreto | Grouting torre 1 eje J entre 1 al 19 apt 2001,2002,2003,210,2011,2012 y fachada costado occidental piso 21 y piso 22 | 2026-01-13 | 2026-02-10 | 2026-02-12 | 28 | 12.5 | 17.3 | 138.4
23472 - TERRA PPTO C (MANZANA 4) | G-143 | No especificado | Concreto | Grouting torre 1 eje J entre 1 al 19 apt 2001,2002,2003,210,2011,2012 y fachada costado occidental piso 21 y piso 22 | 2026-01-13 | 2026-02-10 | 2026-02-12 | 28 | 12.5 | 17 | 136
23472 - TERRA PPTO C (MANZANA 4) | G-143 | No especificado | Concreto | Grouting torre 1 eje J entre 1 al 19 apt 2001,2002,2003,210,2011,2012 y fachada costado occidental piso 21 y piso 22 | 2026-01-13 | 2026-02-10 | 2026-02-12 | 28 | 12.5 | 16.7 | 133.6
23472 - TERRA PPTO C (MANZANA 4) | G-143 | No especificado | Concreto | Grouting torre 1 eje J entre 1 al 19 apt 2001,2002,2003,210,2011,2012 y fachada costado occidental piso 21 y piso 22 | 2026-01-13 | 2026-01-20 | 2026-01-21 | 7 | 12.5 | 12 | 96
23472 - TERRA PPTO C (MANZANA 4) | G-143 | No especificado | Concreto | Grouting torre 1 eje J entre 1 al 19 apt 2001,2002,2003,210,2011,2012 y fachada costado occidental piso 21 y piso 22 | 2026-01-13 | 2026-01-20 | 2026-01-21 | 7 | 12.5 | 11.7 | 93.6
23472 - TERRA PPTO C (MANZANA 4) | M - 109 | No especificado | Concreto | Mamposteria cubierta torre 2 eje J entre 1 al 20 y eje 23 entre A - J | 2025-09-03 | 2025-10-01 | 2025-10-08 | 28 | 12.5 | 12.2 | 97.6
23472 - TERRA PPTO C (MANZANA 4) | M - 109 | No especificado | Concreto | Mamposteria cubierta torre 2 eje J entre 1 al 20 y eje 23 entre A - J | 2025-09-03 | 2025-10-01 | 2025-10-08 | 28 | 12.5 | 11.5 | 92
23472 - TERRA PPTO C (MANZANA 4) | M - 109 | No especificado | Concreto | Mamposteria cubierta torre 2 eje J entre 1 al 20 y eje 23 entre A - J | 2025-09-03 | 2025-10-01 | 2025-10-08 | 28 | 12.5 | 11.7 | 93.6
23472 - TERRA PPTO C (MANZANA 4) | M - 109 | No especificado | Concreto | Mamposteria cubierta torre 2 eje J entre 1 al 20 y eje 23 entre A - J | 2025-09-03 | 2025-09-10 | 2025-09-15 | 7 | 12.5 | 8.9 | 71.2
23472 - TERRA PPTO C (MANZANA 4) | M - 109 | No especificado | Concreto | Mamposteria cubierta torre 2 eje J entre 1 al 20 y eje 23 entre A - J | 2025-09-03 | 2025-09-10 | 2025-09-15 | 7 | 12.5 | 9 | 72
23472 - TERRA PPTO C (MANZANA 4) | M - 1091 | C. Fluido 1/2" | Concreto | Salon Comunal Columnas C - 4, C - 3 eje 2 - A, 2 - B, 2 - C Tercer Piso | 2025-06-10 | 2025-08-05 | 2025-08-06 | 56 | 27.6 | 28.6 | 103.6
23472 - TERRA PPTO C (MANZANA 4) | M - 1091 | C. Fluido 1/2" | Concreto | Salon Comunal Columnas C - 4, C - 3 eje 2 - A, 2 - B, 2 - C Tercer Piso | 2025-06-10 | 2025-08-05 | 2025-08-06 | 56 | 27.6 | 27.7 | 100.4
23472 - TERRA PPTO C (MANZANA 4) | M - 1091 | C. Fluido 1/2" | Concreto | Salon Comunal Columnas C - 4, C - 3 eje 2 - A, 2 - B, 2 - C Tercer Piso | 2025-06-10 | 2025-08-05 | 2025-08-06 | 56 | 27.6 | 28.1 | 101.8
23472 - TERRA PPTO C (MANZANA 4) | M - 1148 | Outinord IND 1/2" | Concreto | Muros Torre 1 Eje 12 al 19 Entre A - E Apt 1001 , 1002 | 2025-07-07 | 2025-08-04 | 2025-08-06 | 28 | 34.5 | 50.5 | 146.4
23472 - TERRA PPTO C (MANZANA 4) | M - 1148 | Outinord IND 1/2" | Concreto | Muros Torre 1 Eje 12 al 19 Entre A - E Apt 1001 , 1002 | 2025-07-07 | 2025-08-04 | 2025-08-06 | 28 | 34.5 | 49.3 | 142.9
23472 - TERRA PPTO C (MANZANA 4) | M - 1148 | Outinord IND 1/2" | Concreto | Muros Torre 1 Eje 12 al 19 Entre A - E Apt 1001 , 1002 | 2025-07-07 | 2025-08-04 | 2025-08-06 | 28 | 34.5 | 49.9 | 144.6
23472 - TERRA PPTO C (MANZANA 4) | M - 1148 | Outinord IND 1/2" | Concreto | Muros Torre 1 Eje 12 al 19 Entre A - E Apt 1001 , 1002 | 2025-07-07 | 2025-07-21 | 2025-07-22 | 14 | 34.5 | 42.2 | 122.3
23472 - TERRA PPTO C (MANZANA 4) | M - 1148 | Outinord IND 1/2" | Concreto | Muros Torre 1 Eje 12 al 19 Entre A - E Apt 1001 , 1002 | 2025-07-07 | 2025-07-21 | 2025-07-22 | 14 | 34.5 | 42.5 | 123.2
23472 - TERRA PPTO C (MANZANA 4) | M - 1148 | Outinord IND 1/2" | Concreto | Muros Torre 1 Eje 12 al 19 Entre A - E Apt 1001 , 1002 | 2025-07-07 | 2025-07-14 | 2025-07-17 | 7 | 34.5 | 35.8 | 103.8
23472 - TERRA PPTO C (MANZANA 4) | M - 1148 | Outinord IND 1/2" | Concreto | Muros Torre 1 Eje 12 al 19 Entre A - E Apt 1001 , 1002 | 2025-07-07 | 2025-07-14 | 2025-07-17 | 7 | 34.5 | 36.2 | 104.9
23472 - TERRA PPTO C (MANZANA 4) | M - 1148 | Outinord IND 1/2" | Concreto | Muros Torre 1 Eje 12 al 19 Entre A - E Apt 1001 , 1002 | 2025-07-07 | 2025-07-10 | 2025-07-11 | 3 | 34.5 | 32.2 | 93.3
23472 - TERRA PPTO C (MANZANA 4) | M - 1148 | Outinord IND 1/2" | Concreto | Muros Torre 1 Eje 12 al 19 Entre A - E Apt 1001 , 1002 | 2025-07-07 | 2025-07-10 | 2025-07-11 | 3 | 34.5 | 32 | 92.8
23472 - TERRA PPTO C (MANZANA 4) | M - 1152 | Outinord Ind 1/2" | Concreto | Muros Torre 1 Eje 12 al 19 entre F - J Apt 1010, 1011 | 2025-07-08 | 2025-08-05 | 2025-08-06 | 28 | 34.5 | 45 | 130.4
23472 - TERRA PPTO C (MANZANA 4) | M - 1152 | Outinord Ind 1/2" | Concreto | Muros Torre 1 Eje 12 al 19 entre F - J Apt 1010, 1011 | 2025-07-08 | 2025-08-05 | 2025-08-06 | 28 | 34.5 | 43.7 | 126.7
23472 - TERRA PPTO C (MANZANA 4) | M - 1152 | Outinord Ind 1/2" | Concreto | Muros Torre 1 Eje 12 al 19 entre F - J Apt 1010, 1011 | 2025-07-08 | 2025-08-05 | 2025-08-06 | 28 | 34.5 | 43.1 | 124.9
23472 - TERRA PPTO C (MANZANA 4) | M - 1152 | Outinord Ind 1/2" | Concreto | Muros Torre 1 Eje 12 al 19 entre F - J Apt 1010, 1011 | 2025-07-08 | 2025-07-22 | 2025-07-25 | 14 | 34.5 | 35.4 | 102.6
23472 - TERRA PPTO C (MANZANA 4) | M - 1152 | Outinord Ind 1/2" | Concreto | Muros Torre 1 Eje 12 al 19 entre F - J Apt 1010, 1011 | 2025-07-08 | 2025-07-22 | 2025-07-25 | 14 | 34.5 | 35.7 | 103.5
23472 - TERRA PPTO C (MANZANA 4) | M - 1152 | Outinord Ind 1/2" | Concreto | Muros Torre 1 Eje 12 al 19 entre F - J Apt 1010, 1011 | 2025-07-08 | 2025-07-15 | 2025-07-17 | 7 | 34.5 | 31.7 | 91.9
23472 - TERRA PPTO C (MANZANA 4) | M - 1152 | Outinord Ind 1/2" | Concreto | Muros Torre 1 Eje 12 al 19 entre F - J Apt 1010, 1011 | 2025-07-08 | 2025-07-15 | 2025-07-17 | 7 | 34.5 | 31.8 | 92.2
23472 - TERRA PPTO C (MANZANA 4) | M - 1152 | Outinord Ind 1/2" | Concreto | Muros Torre 1 Eje 12 al 19 entre F - J Apt 1010, 1011 | 2025-07-08 | 2025-07-11 | 2025-07-14 | 3 | 34.5 | 23.9 | 69.3
23472 - TERRA PPTO C (MANZANA 4) | M - 1152 | Outinord Ind 1/2" | Concreto | Muros Torre 1 Eje 12 al 19 entre F - J Apt 1010, 1011 | 2025-07-08 | 2025-07-11 | 2025-07-14 | 3 | 34.5 | 23 | 66.7
23472 - TERRA PPTO C (MANZANA 4) | M - 1153 | Outinord IND 1" | Concreto | Rampa #2, eje 1 al 2 entre C - D N + 0.0 al N + 1.50, salón comunal 2. | 2025-07-09 | 2025-08-06 | 2025-08-12 | 28 | 27.6 | 38.7 | 140.2
23472 - TERRA PPTO C (MANZANA 4) | M - 1153 | Outinord IND 1" | Concreto | Rampa #2, eje 1 al 2 entre C - D N + 0.0 al N + 1.50, salón comunal 2. | 2025-07-09 | 2025-08-06 | 2025-08-12 | 28 | 27.6 | 38.5 | 139.5
23472 - TERRA PPTO C (MANZANA 4) | M - 1153 | Outinord IND 1" | Concreto | Rampa #2, eje 1 al 2 entre C - D N + 0.0 al N + 1.50, salón comunal 2. | 2025-07-09 | 2025-08-06 | 2025-08-12 | 28 | 27.6 | 37.8 | 137
23472 - TERRA PPTO C (MANZANA 4) | M - 1153 | Outinord IND 1" | Concreto | Rampa #2, eje 1 al 2 entre C - D N + 0.0 al N + 1.50, salón comunal 2. | 2025-07-09 | 2025-07-23 | 2025-07-26 | 14 | 27.6 | 33.2 | 120.3
23472 - TERRA PPTO C (MANZANA 4) | M - 1153 | Outinord IND 1" | Concreto | Rampa #2, eje 1 al 2 entre C - D N + 0.0 al N + 1.50, salón comunal 2. | 2025-07-09 | 2025-07-23 | 2025-07-26 | 14 | 27.6 | 33.5 | 121.4
23472 - TERRA PPTO C (MANZANA 4) | M - 1153 | Outinord IND 1" | Concreto | Rampa #2, eje 1 al 2 entre C - D N + 0.0 al N + 1.50, salón comunal 2. | 2025-07-09 | 2025-07-16 | 2025-07-17 | 7 | 27.6 | 28.9 | 104.7
23472 - TERRA PPTO C (MANZANA 4) | M - 1153 | Outinord IND 1" | Concreto | Rampa #2, eje 1 al 2 entre C - D N + 0.0 al N + 1.50, salón comunal 2. | 2025-07-09 | 2025-07-16 | 2025-07-17 | 7 | 27.6 | 29.2 | 105.8
23472 - TERRA PPTO C (MANZANA 4) | M - 1153 | Outinord IND 1" | Concreto | Rampa #2, eje 1 al 2 entre C - D N + 0.0 al N + 1.50, salón comunal 2. | 2025-07-09 | 2025-07-12 | 2025-07-17 | 3 | 27.6 | 22.8 | 82.6
23472 - TERRA PPTO C (MANZANA 4) | M - 1153 | Outinord IND 1" | Concreto | Rampa #2, eje 1 al 2 entre C - D N + 0.0 al N + 1.50, salón comunal 2. | 2025-07-09 | 2025-07-12 | 2025-07-17 | 3 | 27.6 | 23 | 83.3
23472 - TERRA PPTO C (MANZANA 4) | M - 1154 | C. fluido 1/2" | Concreto | Salón comunal 1, columnas C - 01, eje 1 - A, 2 - A, 1 - B. | 2025-07-09 | 2025-08-06 | 2025-08-12 | 28 | 27.6 | 35.5 | 128.6
23472 - TERRA PPTO C (MANZANA 4) | M - 1154 | C. fluido 1/2" | Concreto | Salón comunal 1, columnas C - 01, eje 1 - A, 2 - A, 1 - B. | 2025-07-09 | 2025-08-06 | 2025-08-12 | 28 | 27.6 | 35.9 | 130.1
23472 - TERRA PPTO C (MANZANA 4) | M - 1154 | C. fluido 1/2" | Concreto | Salón comunal 1, columnas C - 01, eje 1 - A, 2 - A, 1 - B. | 2025-07-09 | 2025-08-06 | 2025-08-12 | 28 | 27.6 | 34.8 | 126.1
23472 - TERRA PPTO C (MANZANA 4) | M - 1154 | C. fluido 1/2" | Concreto | Salón comunal 1, columnas C - 01, eje 1 - A, 2 - A, 1 - B. | 2025-07-09 | 2025-07-23 | 2025-07-26 | 14 | 27.6 | 30.8 | 111.6
23472 - TERRA PPTO C (MANZANA 4) | M - 1154 | C. fluido 1/2" | Concreto | Salón comunal 1, columnas C - 01, eje 1 - A, 2 - A, 1 - B. | 2025-07-09 | 2025-07-23 | 2025-07-26 | 14 | 27.6 | 31 | 112.3
23472 - TERRA PPTO C (MANZANA 4) | M - 1154 | C. fluido 1/2" | Concreto | Salón comunal 1, columnas C - 01, eje 1 - A, 2 - A, 1 - B. | 2025-07-09 | 2025-07-16 | 2025-07-17 | 7 | 27.6 | 27.1 | 98.2
23472 - TERRA PPTO C (MANZANA 4) | M - 1154 | C. fluido 1/2" | Concreto | Salón comunal 1, columnas C - 01, eje 1 - A, 2 - A, 1 - B. | 2025-07-09 | 2025-07-16 | 2025-07-17 | 7 | 27.6 | 27 | 97.8
23472 - TERRA PPTO C (MANZANA 4) | M - 1156 | Outinord IND 1/2" | Concreto | Muros torre 1, eje 6 al 11 entre A - E, Apt. 1006, 1007. | 2025-07-09 | 2025-08-06 | 2025-08-12 | 28 | 34.5 | 43 | 124.6
23472 - TERRA PPTO C (MANZANA 4) | M - 1156 | Outinord IND 1/2" | Concreto | Muros torre 1, eje 6 al 11 entre A - E, Apt. 1006, 1007. | 2025-07-09 | 2025-08-06 | 2025-08-12 | 28 | 34.5 | 43.8 | 127
23472 - TERRA PPTO C (MANZANA 4) | M - 1156 | Outinord IND 1/2" | Concreto | Muros torre 1, eje 6 al 11 entre A - E, Apt. 1006, 1007. | 2025-07-09 | 2025-08-06 | 2025-08-12 | 28 | 34.5 | 42.2 | 122.3
23472 - TERRA PPTO C (MANZANA 4) | M - 1156 | Outinord IND 1/2" | Concreto | Muros torre 1, eje 6 al 11 entre A - E, Apt. 1006, 1007. | 2025-07-09 | 2025-07-23 | 2025-07-26 | 14 | 34.5 | 37.4 | 108.4
23472 - TERRA PPTO C (MANZANA 4) | M - 1156 | Outinord IND 1/2" | Concreto | Muros torre 1, eje 6 al 11 entre A - E, Apt. 1006, 1007. | 2025-07-09 | 2025-07-23 | 2025-07-26 | 14 | 34.5 | 37.2 | 107.8
23472 - TERRA PPTO C (MANZANA 4) | M - 1156 | Outinord IND 1/2" | Concreto | Muros torre 1, eje 6 al 11 entre A - E, Apt. 1006, 1007. | 2025-07-09 | 2025-07-16 | 2025-07-17 | 7 | 34.5 | 32.9 | 95.4
23472 - TERRA PPTO C (MANZANA 4) | M - 1156 | Outinord IND 1/2" | Concreto | Muros torre 1, eje 6 al 11 entre A - E, Apt. 1006, 1007. | 2025-07-09 | 2025-07-16 | 2025-07-17 | 7 | 34.5 | 33.2 | 96.2
23472 - TERRA PPTO C (MANZANA 4) | M - 1156 | Outinord IND 1/2" | Concreto | Muros torre 1, eje 6 al 11 entre A - E, Apt. 1006, 1007. | 2025-07-09 | 2025-07-12 | 2025-07-17 | 3 | 34.5 | 30.2 | 87.5
23472 - TERRA PPTO C (MANZANA 4) | M - 1156 | Outinord IND 1/2" | Concreto | Muros torre 1, eje 6 al 11 entre A - E, Apt. 1006, 1007. | 2025-07-09 | 2025-07-12 | 2025-07-17 | 3 | 34.5 | 30.6 | 88.7
23472 - TERRA PPTO C (MANZANA 4) | M - 1160 | Outinord IND 1/2" | Concreto | Muros Torre 1 eje 1 al 5 Entre A - E Apt 1004, 1005 | 2025-07-11 | 2025-08-08 | 2025-08-12 | 28 | 34.5 | 44.6 | 129.3
23472 - TERRA PPTO C (MANZANA 4) | M - 1160 | Outinord IND 1/2" | Concreto | Muros Torre 1 eje 1 al 5 Entre A - E Apt 1004, 1005 | 2025-07-11 | 2025-08-08 | 2025-08-12 | 28 | 34.5 | 43.8 | 127
23472 - TERRA PPTO C (MANZANA 4) | M - 1160 | Outinord IND 1/2" | Concreto | Muros Torre 1 eje 1 al 5 Entre A - E Apt 1004, 1005 | 2025-07-11 | 2025-08-08 | 2025-08-12 | 28 | 34.5 | 43.5 | 126.1
23472 - TERRA PPTO C (MANZANA 4) | M - 1160 | Outinord IND 1/2" | Concreto | Muros Torre 1 eje 1 al 5 Entre A - E Apt 1004, 1005 | 2025-07-11 | 2025-07-25 | 2025-07-29 | 14 | 34.5 | 38.9 | 112.8
23472 - TERRA PPTO C (MANZANA 4) | M - 1160 | Outinord IND 1/2" | Concreto | Muros Torre 1 eje 1 al 5 Entre A - E Apt 1004, 1005 | 2025-07-11 | 2025-07-25 | 2025-07-29 | 14 | 34.5 | 39.2 | 113.6
23472 - TERRA PPTO C (MANZANA 4) | M - 1160 | Outinord IND 1/2" | Concreto | Muros Torre 1 eje 1 al 5 Entre A - E Apt 1004, 1005 | 2025-07-11 | 2025-07-18 | 2025-07-22 | 7 | 34.5 | 34.8 | 100.9
23472 - TERRA PPTO C (MANZANA 4) | M - 1160 | Outinord IND 1/2" | Concreto | Muros Torre 1 eje 1 al 5 Entre A - E Apt 1004, 1005 | 2025-07-11 | 2025-07-18 | 2025-07-22 | 7 | 34.5 | 35.1 | 101.7
23472 - TERRA PPTO C (MANZANA 4) | M - 1160 | Outinord IND 1/2" | Concreto | Muros Torre 1 eje 1 al 5 Entre A - E Apt 1004, 1005 | 2025-07-11 | 2025-07-15 | 2025-07-17 | 4 | 34.5 | 27.4 | 79.4
23472 - TERRA PPTO C (MANZANA 4) | M - 1160 | Outinord IND 1/2" | Concreto | Muros Torre 1 eje 1 al 5 Entre A - E Apt 1004, 1005 | 2025-07-11 | 2025-07-15 | 2025-07-17 | 4 | 34.5 | 27.8 | 80.6
23472 - TERRA PPTO C (MANZANA 4) | M - 1162 | Outinord IND 1/2" | Concreto | Muros Torre 1 eje 1 al 5 entre F - J Apt 1002, 1003 | 2025-07-12 | 2025-08-09 | 2025-08-12 | 28 | 34.5 | 37.6 | 109
23472 - TERRA PPTO C (MANZANA 4) | M - 1162 | Outinord IND 1/2" | Concreto | Muros Torre 1 eje 1 al 5 entre F - J Apt 1002, 1003 | 2025-07-12 | 2025-08-09 | 2025-08-12 | 28 | 34.5 | 37.5 | 108.7
23472 - TERRA PPTO C (MANZANA 4) | M - 1162 | Outinord IND 1/2" | Concreto | Muros Torre 1 eje 1 al 5 entre F - J Apt 1002, 1003 | 2025-07-12 | 2025-08-09 | 2025-08-12 | 28 | 34.5 | 38 | 110.1
23472 - TERRA PPTO C (MANZANA 4) | M - 1162 | Outinord IND 1/2" | Concreto | Muros Torre 1 eje 1 al 5 entre F - J Apt 1002, 1003 | 2025-07-12 | 2025-07-26 | 2025-07-29 | 14 | 34.5 | 33.5 | 97.1
23472 - TERRA PPTO C (MANZANA 4) | M - 1162 | Outinord IND 1/2" | Concreto | Muros Torre 1 eje 1 al 5 entre F - J Apt 1002, 1003 | 2025-07-12 | 2025-07-26 | 2025-07-29 | 14 | 34.5 | 33.3 | 96.5
23472 - TERRA PPTO C (MANZANA 4) | M - 1162 | Outinord IND 1/2" | Concreto | Muros Torre 1 eje 1 al 5 entre F - J Apt 1002, 1003 | 2025-07-12 | 2025-07-19 | 2025-07-22 | 7 | 34.5 | 28.5 | 82.6
23472 - TERRA PPTO C (MANZANA 4) | M - 1162 | Outinord IND 1/2" | Concreto | Muros Torre 1 eje 1 al 5 entre F - J Apt 1002, 1003 | 2025-07-12 | 2025-07-19 | 2025-07-22 | 7 | 34.5 | 28.7 | 83.2
23472 - TERRA PPTO C (MANZANA 4) | M - 1162 | Outinord IND 1/2" | Concreto | Muros Torre 1 eje 1 al 5 entre F - J Apt 1002, 1003 | 2025-07-12 | 2025-07-15 | 2025-07-17 | 3 | 34.5 | 21.3 | 61.7
23472 - TERRA PPTO C (MANZANA 4) | M - 1162 | Outinord IND 1/2" | Concreto | Muros Torre 1 eje 1 al 5 entre F - J Apt 1002, 1003 | 2025-07-12 | 2025-07-15 | 2025-07-17 | 3 | 34.5 | 21.5 | 62.3
23472 - TERRA PPTO C (MANZANA 4) | M - 1163 | Outinord IND 1" | Concreto | Salón comunal muros foso ascensor y escalera eje 3 al 4, entre A - B y columnas C-4, eje 2-A, 3-A, 3-C, 4-A, 4-C, piso 5 y escalera tipo 1, eje 3 al 4 entre A - B, sótano a piso 1, segundo tramo. | 2025-07-14 | 2025-08-11 | 2025-08-12 | 28 | 27.6 | 34.1 | 123.6
23472 - TERRA PPTO C (MANZANA 4) | M - 1163 | Outinord IND 1" | Concreto | Salón comunal muros foso ascensor y escalera eje 3 al 4, entre A - B y columnas C-4, eje 2-A, 3-A, 3-C, 4-A, 4-C, piso 5 y escalera tipo 1, eje 3 al 4 entre A - B, sótano a piso 1, segundo tramo. | 2025-07-14 | 2025-08-11 | 2025-08-12 | 28 | 27.6 | 34.8 | 126.1
23472 - TERRA PPTO C (MANZANA 4) | M - 1163 | Outinord IND 1" | Concreto | Salón comunal muros foso ascensor y escalera eje 3 al 4, entre A - B y columnas C-4, eje 2-A, 3-A, 3-C, 4-A, 4-C, piso 5 y escalera tipo 1, eje 3 al 4 entre A - B, sótano a piso 1, segundo tramo. | 2025-07-14 | 2025-08-11 | 2025-08-12 | 28 | 27.6 | 34.4 | 124.6
23472 - TERRA PPTO C (MANZANA 4) | M - 1163 | Outinord IND 1" | Concreto | Salón comunal muros foso ascensor y escalera eje 3 al 4, entre A - B y columnas C-4, eje 2-A, 3-A, 3-C, 4-A, 4-C, piso 5 y escalera tipo 1, eje 3 al 4 entre A - B, sótano a piso 1, segundo tramo. | 2025-07-14 | 2025-07-28 | 2025-07-29 | 14 | 27.6 | 30.4 | 110.1
23472 - TERRA PPTO C (MANZANA 4) | M - 1163 | Outinord IND 1" | Concreto | Salón comunal muros foso ascensor y escalera eje 3 al 4, entre A - B y columnas C-4, eje 2-A, 3-A, 3-C, 4-A, 4-C, piso 5 y escalera tipo 1, eje 3 al 4 entre A - B, sótano a piso 1, segundo tramo. | 2025-07-14 | 2025-07-28 | 2025-07-29 | 14 | 27.6 | 29.8 | 108
23472 - TERRA PPTO C (MANZANA 4) | M - 1163 | Outinord IND 1" | Concreto | Salón comunal muros foso ascensor y escalera eje 3 al 4, entre A - B y columnas C-4, eje 2-A, 3-A, 3-C, 4-A, 4-C, piso 5 y escalera tipo 1, eje 3 al 4 entre A - B, sótano a piso 1, segundo tramo. | 2025-07-14 | 2025-07-21 | 2025-07-22 | 7 | 27.6 | 25.5 | 92.4
23472 - TERRA PPTO C (MANZANA 4) | M - 1163 | Outinord IND 1" | Concreto | Salón comunal muros foso ascensor y escalera eje 3 al 4, entre A - B y columnas C-4, eje 2-A, 3-A, 3-C, 4-A, 4-C, piso 5 y escalera tipo 1, eje 3 al 4 entre A - B, sótano a piso 1, segundo tramo. | 2025-07-14 | 2025-07-21 | 2025-07-22 | 7 | 27.6 | 25.2 | 91.3
23472 - TERRA PPTO C (MANZANA 4) | M - 1163 | Outinord IND 1" | Concreto | Salón comunal muros foso ascensor y escalera eje 3 al 4, entre A - B y columnas C-4, eje 2-A, 3-A, 3-C, 4-A, 4-C, piso 5 y escalera tipo 1, eje 3 al 4 entre A - B, sótano a piso 1, segundo tramo. | 2025-07-14 | 2025-07-17 | 2025-07-22 | 3 | 27.6 | 19.9 | 72.1
23472 - TERRA PPTO C (MANZANA 4) | M - 1163 | Outinord IND 1" | Concreto | Salón comunal muros foso ascensor y escalera eje 3 al 4, entre A - B y columnas C-4, eje 2-A, 3-A, 3-C, 4-A, 4-C, piso 5 y escalera tipo 1, eje 3 al 4 entre A - B, sótano a piso 1, segundo tramo. | 2025-07-14 | 2025-07-17 | 2025-07-22 | 3 | 27.6 | 19.8 | 71.7
23472 - TERRA PPTO C (MANZANA 4) | M - 1169 | Outinord IND. 1/2" | Concreto | Muros Torre 1 Eje 6 al 11 entre A - E Apt 1106, 1107 | 2025-07-16 | 2025-08-13 | 2025-08-14 | 28 | 34.5 | 37.5 | 108.7
23472 - TERRA PPTO C (MANZANA 4) | M - 1169 | Outinord IND. 1/2" | Concreto | Muros Torre 1 Eje 6 al 11 entre A - E Apt 1106, 1107 | 2025-07-16 | 2025-08-13 | 2025-08-14 | 28 | 34.5 | 38.2 | 110.7
23472 - TERRA PPTO C (MANZANA 4) | M - 1169 | Outinord IND. 1/2" | Concreto | Muros Torre 1 Eje 6 al 11 entre A - E Apt 1106, 1107 | 2025-07-16 | 2025-08-13 | 2025-08-14 | 28 | 34.5 | 37.2 | 107.8
23472 - TERRA PPTO C (MANZANA 4) | M - 1169 | Outinord IND. 1/2" | Concreto | Muros Torre 1 Eje 6 al 11 entre A - E Apt 1106, 1107 | 2025-07-16 | 2025-07-30 | 2025-07-31 | 14 | 34.5 | 32.8 | 95.1
23472 - TERRA PPTO C (MANZANA 4) | M - 1169 | Outinord IND. 1/2" | Concreto | Muros Torre 1 Eje 6 al 11 entre A - E Apt 1106, 1107 | 2025-07-16 | 2025-07-30 | 2025-07-31 | 14 | 34.5 | 33.2 | 96.2
23472 - TERRA PPTO C (MANZANA 4) | M - 1169 | Outinord IND. 1/2" | Concreto | Muros Torre 1 Eje 6 al 11 entre A - E Apt 1106, 1107 | 2025-07-16 | 2025-07-23 | 2025-07-25 | 7 | 34.5 | 29.6 | 85.8
23472 - TERRA PPTO C (MANZANA 4) | M - 1169 | Outinord IND. 1/2" | Concreto | Muros Torre 1 Eje 6 al 11 entre A - E Apt 1106, 1107 | 2025-07-16 | 2025-07-23 | 2025-07-25 | 7 | 34.5 | 29.2 | 84.6
23472 - TERRA PPTO C (MANZANA 4) | M - 1169 | Outinord IND. 1/2" | Concreto | Muros Torre 1 Eje 6 al 11 entre A - E Apt 1106, 1107 | 2025-07-16 | 2025-07-19 | 2025-07-22 | 3 | 34.5 | 24.4 | 70.7
23472 - TERRA PPTO C (MANZANA 4) | M - 1169 | Outinord IND. 1/2" | Concreto | Muros Torre 1 Eje 6 al 11 entre A - E Apt 1106, 1107 | 2025-07-16 | 2025-07-19 | 2025-07-22 | 3 | 34.5 | 24.6 | 71.3
23472 - TERRA PPTO C (MANZANA 4) | M - 1170 | Outinord IND. 1" | Concreto | Salon Comunal Columnas C - 04, eje 1 - A, 1 - B, 1 - C, 2 - A, 2 - B, 2 - C Piso 5 | 2025-07-17 | 2025-08-14 | 2025-08-19 | 28 | 27.6 | 38.1 | 138
23472 - TERRA PPTO C (MANZANA 4) | M - 1170 | Outinord IND. 1" | Concreto | Salon Comunal Columnas C - 04, eje 1 - A, 1 - B, 1 - C, 2 - A, 2 - B, 2 - C Piso 5 | 2025-07-17 | 2025-08-14 | 2025-08-19 | 28 | 27.6 | 38.8 | 140.6
23472 - TERRA PPTO C (MANZANA 4) | M - 1170 | Outinord IND. 1" | Concreto | Salon Comunal Columnas C - 04, eje 1 - A, 1 - B, 1 - C, 2 - A, 2 - B, 2 - C Piso 5 | 2025-07-17 | 2025-08-14 | 2025-08-19 | 28 | 27.6 | 37.7 | 136.6
23472 - TERRA PPTO C (MANZANA 4) | M - 1170 | Outinord IND. 1" | Concreto | Salon Comunal Columnas C - 04, eje 1 - A, 1 - B, 1 - C, 2 - A, 2 - B, 2 - C Piso 5 | 2025-07-17 | 2025-07-31 | 2025-08-04 | 14 | 27.6 | 34.1 | 123.6
23472 - TERRA PPTO C (MANZANA 4) | M - 1170 | Outinord IND. 1" | Concreto | Salon Comunal Columnas C - 04, eje 1 - A, 1 - B, 1 - C, 2 - A, 2 - B, 2 - C Piso 5 | 2025-07-17 | 2025-07-31 | 2025-08-04 | 14 | 27.6 | 33.1 | 119.9
23472 - TERRA PPTO C (MANZANA 4) | M - 1170 | Outinord IND. 1" | Concreto | Salon Comunal Columnas C - 04, eje 1 - A, 1 - B, 1 - C, 2 - A, 2 - B, 2 - C Piso 5 | 2025-07-17 | 2025-07-24 | 2025-07-26 | 7 | 27.6 | 26.9 | 97.5
23472 - TERRA PPTO C (MANZANA 4) | M - 1170 | Outinord IND. 1" | Concreto | Salon Comunal Columnas C - 04, eje 1 - A, 1 - B, 1 - C, 2 - A, 2 - B, 2 - C Piso 5 | 2025-07-17 | 2025-07-24 | 2025-07-26 | 7 | 27.6 | 26.7 | 96.7
23472 - TERRA PPTO C (MANZANA 4) | M - 1170 | Outinord IND. 1" | Concreto | Salon Comunal Columnas C - 04, eje 1 - A, 1 - B, 1 - C, 2 - A, 2 - B, 2 - C Piso 5 | 2025-07-17 | 2025-07-20 | 2025-07-22 | 3 | 27.6 | 22.8 | 82.6
23472 - TERRA PPTO C (MANZANA 4) | M - 1170 | Outinord IND. 1" | Concreto | Salon Comunal Columnas C - 04, eje 1 - A, 1 - B, 1 - C, 2 - A, 2 - B, 2 - C Piso 5 | 2025-07-17 | 2025-07-20 | 2025-07-22 | 3 | 27.6 | 23 | 83.3
23472 - TERRA PPTO C (MANZANA 4) | M - 1172 | Outinord IND. 1/2" | Concreto | Muros Torre 1 Eje 6 al 11 entre F - J Apt 1101, 1112 | 2025-07-17 | 2025-08-14 | 2025-08-19 | 28 | 34.5 | 40.3 | 116.8
23472 - TERRA PPTO C (MANZANA 4) | M - 1172 | Outinord IND. 1/2" | Concreto | Muros Torre 1 Eje 6 al 11 entre F - J Apt 1101, 1112 | 2025-07-17 | 2025-08-14 | 2025-08-19 | 28 | 34.5 | 39.4 | 114.2
23472 - TERRA PPTO C (MANZANA 4) | M - 1172 | Outinord IND. 1/2" | Concreto | Muros Torre 1 Eje 6 al 11 entre F - J Apt 1101, 1112 | 2025-07-17 | 2025-08-14 | 2025-08-19 | 28 | 34.5 | 40.6 | 117.7
23472 - TERRA PPTO C (MANZANA 4) | M - 1172 | Outinord IND. 1/2" | Concreto | Muros Torre 1 Eje 6 al 11 entre F - J Apt 1101, 1112 | 2025-07-17 | 2025-07-31 | 2025-08-04 | 14 | 34.5 | 35.6 | 103.2
23472 - TERRA PPTO C (MANZANA 4) | M - 1172 | Outinord IND. 1/2" | Concreto | Muros Torre 1 Eje 6 al 11 entre F - J Apt 1101, 1112 | 2025-07-17 | 2025-07-31 | 2025-08-04 | 14 | 34.5 | 35.1 | 101.7
23472 - TERRA PPTO C (MANZANA 4) | M - 1172 | Outinord IND. 1/2" | Concreto | Muros Torre 1 Eje 6 al 11 entre F - J Apt 1101, 1112 | 2025-07-17 | 2025-07-24 | 2025-07-26 | 7 | 34.5 | 28.7 | 83.2
23472 - TERRA PPTO C (MANZANA 4) | M - 1172 | Outinord IND. 1/2" | Concreto | Muros Torre 1 Eje 6 al 11 entre F - J Apt 1101, 1112 | 2025-07-17 | 2025-07-24 | 2025-07-26 | 7 | 34.5 | 29 | 84.1
23472 - TERRA PPTO C (MANZANA 4) | M - 1172 | Outinord IND. 1/2" | Concreto | Muros Torre 1 Eje 6 al 11 entre F - J Apt 1101, 1112 | 2025-07-17 | 2025-07-20 | 2025-07-22 | 3 | 34.5 | 24.4 | 70.7
23472 - TERRA PPTO C (MANZANA 4) | M - 1172 | Outinord IND. 1/2" | Concreto | Muros Torre 1 Eje 6 al 11 entre F - J Apt 1101, 1112 | 2025-07-17 | 2025-07-20 | 2025-07-22 | 3 | 34.5 | 24.6 | 71.3
23472 - TERRA PPTO C (MANZANA 4) | M - 1174 | Outinord IND 1/2" | Concreto | Muros torre 1 eje 1 al 5 entre A - E apt 1104, 1105 | 2025-07-18 | 2025-08-15 | 2025-08-19 | 28 | 34.5 | 51.2 | 148.4
23472 - TERRA PPTO C (MANZANA 4) | M - 1174 | Outinord IND 1/2" | Concreto | Muros torre 1 eje 1 al 5 entre A - E apt 1104, 1105 | 2025-07-18 | 2025-08-15 | 2025-08-19 | 28 | 34.5 | 50.5 | 146.4
23472 - TERRA PPTO C (MANZANA 4) | M - 1174 | Outinord IND 1/2" | Concreto | Muros torre 1 eje 1 al 5 entre A - E apt 1104, 1105 | 2025-07-18 | 2025-08-15 | 2025-08-19 | 28 | 34.5 | 50.1 | 145.2
23472 - TERRA PPTO C (MANZANA 4) | M - 1174 | Outinord IND 1/2" | Concreto | Muros torre 1 eje 1 al 5 entre A - E apt 1104, 1105 | 2025-07-18 | 2025-08-01 | 2025-08-04 | 14 | 34.5 | 45.7 | 132.5
23472 - TERRA PPTO C (MANZANA 4) | M - 1174 | Outinord IND 1/2" | Concreto | Muros torre 1 eje 1 al 5 entre A - E apt 1104, 1105 | 2025-07-18 | 2025-08-01 | 2025-08-04 | 14 | 34.5 | 44.9 | 130.1
23472 - TERRA PPTO C (MANZANA 4) | M - 1174 | Outinord IND 1/2" | Concreto | Muros torre 1 eje 1 al 5 entre A - E apt 1104, 1105 | 2025-07-18 | 2025-07-25 | 2025-07-29 | 7 | 34.5 | 38.3 | 111
23472 - TERRA PPTO C (MANZANA 4) | M - 1174 | Outinord IND 1/2" | Concreto | Muros torre 1 eje 1 al 5 entre A - E apt 1104, 1105 | 2025-07-18 | 2025-07-25 | 2025-07-29 | 7 | 34.5 | 38.7 | 112.2
23472 - TERRA PPTO C (MANZANA 4) | M - 1174 | Outinord IND 1/2" | Concreto | Muros torre 1 eje 1 al 5 entre A - E apt 1104, 1105 | 2025-07-18 | 2025-07-22 | 2025-07-25 | 4 | 34.5 | 33.6 | 97.4
23472 - TERRA PPTO C (MANZANA 4) | M - 1174 | Outinord IND 1/2" | Concreto | Muros torre 1 eje 1 al 5 entre A - E apt 1104, 1105 | 2025-07-18 | 2025-07-22 | 2025-07-25 | 4 | 34.5 | 34 | 98.6
23472 - TERRA PPTO C (MANZANA 4) | M - 1176 | Outinord IND 1/2" | Concreto | Muros torre 1 eje 1 al 5 entre F - J apt 1102, 1103 | 2025-07-19 | 2025-08-16 | 2025-08-19 | 28 | 34.5 | 37.8 | 109.6
23472 - TERRA PPTO C (MANZANA 4) | M - 1176 | Outinord IND 1/2" | Concreto | Muros torre 1 eje 1 al 5 entre F - J apt 1102, 1103 | 2025-07-19 | 2025-08-16 | 2025-08-19 | 28 | 34.5 | 38.1 | 110.4
23472 - TERRA PPTO C (MANZANA 4) | M - 1176 | Outinord IND 1/2" | Concreto | Muros torre 1 eje 1 al 5 entre F - J apt 1102, 1103 | 2025-07-19 | 2025-08-16 | 2025-08-19 | 28 | 34.5 | 37.2 | 107.8
23472 - TERRA PPTO C (MANZANA 4) | M - 1176 | Outinord IND 1/2" | Concreto | Muros torre 1 eje 1 al 5 entre F - J apt 1102, 1103 | 2025-07-19 | 2025-08-02 | 2025-08-04 | 14 | 34.5 | 33.3 | 96.5
23472 - TERRA PPTO C (MANZANA 4) | M - 1176 | Outinord IND 1/2" | Concreto | Muros torre 1 eje 1 al 5 entre F - J apt 1102, 1103 | 2025-07-19 | 2025-08-02 | 2025-08-04 | 14 | 34.5 | 32.5 | 94.2
23472 - TERRA PPTO C (MANZANA 4) | M - 1176 | Outinord IND 1/2" | Concreto | Muros torre 1 eje 1 al 5 entre F - J apt 1102, 1103 | 2025-07-19 | 2025-07-26 | 2025-07-29 | 7 | 34.5 | 28 | 81.2
23472 - TERRA PPTO C (MANZANA 4) | M - 1176 | Outinord IND 1/2" | Concreto | Muros torre 1 eje 1 al 5 entre F - J apt 1102, 1103 | 2025-07-19 | 2025-07-26 | 2025-07-29 | 7 | 34.5 | 27.6 | 80
23472 - TERRA PPTO C (MANZANA 4) | M - 1176 | Outinord IND 1/2" | Concreto | Muros torre 1 eje 1 al 5 entre F - J apt 1102, 1103 | 2025-07-19 | 2025-07-22 | 2025-07-25 | 3 | 34.5 | 23.4 | 67.8
23472 - TERRA PPTO C (MANZANA 4) | M - 1176 | Outinord IND 1/2" | Concreto | Muros torre 1 eje 1 al 5 entre F - J apt 1102, 1103 | 2025-07-19 | 2025-07-22 | 2025-07-25 | 3 | 34.5 | 23.6 | 68.4
23472 - TERRA PPTO C (MANZANA 4) | M - 1179 | Outinord IND 1" | Concreto | Salón comunal escalera tipo 1, eje 3 al 4 entre A - B primer tramo piso 1 al piso 3, comunal 2 y muros MC1, eje 4 entre A - B comunal 1. | 2025-07-22 | 2025-08-19 | 2025-08-21 | 28 | 27.6 | 36.5 | 132.2
23472 - TERRA PPTO C (MANZANA 4) | M - 1179 | Outinord IND 1" | Concreto | Salón comunal escalera tipo 1, eje 3 al 4 entre A - B primer tramo piso 1 al piso 3, comunal 2 y muros MC1, eje 4 entre A - B comunal 1. | 2025-07-22 | 2025-08-19 | 2025-08-21 | 28 | 27.6 | 35.3 | 127.9
23472 - TERRA PPTO C (MANZANA 4) | M - 1179 | Outinord IND 1" | Concreto | Salón comunal escalera tipo 1, eje 3 al 4 entre A - B primer tramo piso 1 al piso 3, comunal 2 y muros MC1, eje 4 entre A - B comunal 1. | 2025-07-22 | 2025-08-19 | 2025-08-21 | 28 | 27.6 | 35.6 | 129
23472 - TERRA PPTO C (MANZANA 4) | M - 1179 | Outinord IND 1" | Concreto | Salón comunal escalera tipo 1, eje 3 al 4 entre A - B primer tramo piso 1 al piso 3, comunal 2 y muros MC1, eje 4 entre A - B comunal 1. | 2025-07-22 | 2025-08-05 | 2025-08-06 | 14 | 27.6 | 29 | 105.1
23472 - TERRA PPTO C (MANZANA 4) | M - 1179 | Outinord IND 1" | Concreto | Salón comunal escalera tipo 1, eje 3 al 4 entre A - B primer tramo piso 1 al piso 3, comunal 2 y muros MC1, eje 4 entre A - B comunal 1. | 2025-07-22 | 2025-08-05 | 2025-08-06 | 14 | 27.6 | 28.6 | 103.6
23472 - TERRA PPTO C (MANZANA 4) | M - 1179 | Outinord IND 1" | Concreto | Salón comunal escalera tipo 1, eje 3 al 4 entre A - B primer tramo piso 1 al piso 3, comunal 2 y muros MC1, eje 4 entre A - B comunal 1. | 2025-07-22 | 2025-07-29 | 2025-07-31 | 7 | 27.6 | 24 | 87
23472 - TERRA PPTO C (MANZANA 4) | M - 1179 | Outinord IND 1" | Concreto | Salón comunal escalera tipo 1, eje 3 al 4 entre A - B primer tramo piso 1 al piso 3, comunal 2 y muros MC1, eje 4 entre A - B comunal 1. | 2025-07-22 | 2025-07-29 | 2025-07-31 | 7 | 27.6 | 23.8 | 86.2
23472 - TERRA PPTO C (MANZANA 4) | M - 1179 | Outinord IND 1" | Concreto | Salón comunal escalera tipo 1, eje 3 al 4 entre A - B primer tramo piso 1 al piso 3, comunal 2 y muros MC1, eje 4 entre A - B comunal 1. | 2025-07-22 | 2025-07-25 | 2025-07-29 | 3 | 27.6 | 16.5 | 59.8
23472 - TERRA PPTO C (MANZANA 4) | M - 1179 | Outinord IND 1" | Concreto | Salón comunal escalera tipo 1, eje 3 al 4 entre A - B primer tramo piso 1 al piso 3, comunal 2 y muros MC1, eje 4 entre A - B comunal 1. | 2025-07-22 | 2025-07-25 | 2025-07-29 | 3 | 27.6 | 16.1 | 58.3
23472 - TERRA PPTO C (MANZANA 4) | M - 1190 | Outinord IND 1/2" | Concreto | Muros torre 1, eje 13 al 19 entre F - J, Apt. 1310 - 1311. | 2025-07-25 | 2025-08-22 | 2025-08-26 | 28 | 27.6 | 35.9 | 130.1
23472 - TERRA PPTO C (MANZANA 4) | M - 1190 | Outinord IND 1/2" | Concreto | Muros torre 1, eje 13 al 19 entre F - J, Apt. 1310 - 1311. | 2025-07-25 | 2025-08-22 | 2025-08-26 | 28 | 27.6 | 36.2 | 131.2
23472 - TERRA PPTO C (MANZANA 4) | M - 1190 | Outinord IND 1/2" | Concreto | Muros torre 1, eje 13 al 19 entre F - J, Apt. 1310 - 1311. | 2025-07-25 | 2025-08-22 | 2025-08-26 | 28 | 27.6 | 35 | 126.8
23472 - TERRA PPTO C (MANZANA 4) | M - 1190 | Outinord IND 1/2" | Concreto | Muros torre 1, eje 13 al 19 entre F - J, Apt. 1310 - 1311. | 2025-07-25 | 2025-08-08 | 2025-08-12 | 14 | 27.6 | 31.2 | 113
23472 - TERRA PPTO C (MANZANA 4) | M - 1190 | Outinord IND 1/2" | Concreto | Muros torre 1, eje 13 al 19 entre F - J, Apt. 1310 - 1311. | 2025-07-25 | 2025-08-08 | 2025-08-12 | 14 | 27.6 | 30 | 108.7
23472 - TERRA PPTO C (MANZANA 4) | M - 1190 | Outinord IND 1/2" | Concreto | Muros torre 1, eje 13 al 19 entre F - J, Apt. 1310 - 1311. | 2025-07-25 | 2025-08-01 | 2025-08-04 | 7 | 27.6 | 25.9 | 93.8
23472 - TERRA PPTO C (MANZANA 4) | M - 1190 | Outinord IND 1/2" | Concreto | Muros torre 1, eje 13 al 19 entre F - J, Apt. 1310 - 1311. | 2025-07-25 | 2025-08-01 | 2025-08-04 | 7 | 27.6 | 24.7 | 89.5
23472 - TERRA PPTO C (MANZANA 4) | M - 1190 | Outinord IND 1/2" | Concreto | Muros torre 1, eje 13 al 19 entre F - J, Apt. 1310 - 1311. | 2025-07-25 | 2025-07-29 | 2025-07-31 | 4 | 27.6 | 21.5 | 77.9
23472 - TERRA PPTO C (MANZANA 4) | M - 1190 | Outinord IND 1/2" | Concreto | Muros torre 1, eje 13 al 19 entre F - J, Apt. 1310 - 1311. | 2025-07-25 | 2025-07-29 | 2025-07-31 | 4 | 27.6 | 20.8 | 75.4
23472 - TERRA PPTO C (MANZANA 4) | M - 1192 | Outinord IND 1/2" | Concreto | Muros torre 1, eje 1 al 5 entre F - J, Apt. 1202 - 1203. | 2025-07-26 | 2025-08-23 | 2025-08-26 | 28 | 27.6 | 39.5 | 143.1
23472 - TERRA PPTO C (MANZANA 4) | M - 1192 | Outinord IND 1/2" | Concreto | Muros torre 1, eje 1 al 5 entre F - J, Apt. 1202 - 1203. | 2025-07-26 | 2025-08-23 | 2025-08-26 | 28 | 27.6 | 38.9 | 140.9
23472 - TERRA PPTO C (MANZANA 4) | M - 1192 | Outinord IND 1/2" | Concreto | Muros torre 1, eje 1 al 5 entre F - J, Apt. 1202 - 1203. | 2025-07-26 | 2025-08-23 | 2025-08-26 | 28 | 27.6 | 37.5 | 135.9
23472 - TERRA PPTO C (MANZANA 4) | M - 1192 | Outinord IND 1/2" | Concreto | Muros torre 1, eje 1 al 5 entre F - J, Apt. 1202 - 1203. | 2025-07-26 | 2025-08-09 | 2025-08-12 | 14 | 27.6 | 33.8 | 122.5
23472 - TERRA PPTO C (MANZANA 4) | M - 1192 | Outinord IND 1/2" | Concreto | Muros torre 1, eje 1 al 5 entre F - J, Apt. 1202 - 1203. | 2025-07-26 | 2025-08-09 | 2025-08-12 | 14 | 27.6 | 32.5 | 117.8
23472 - TERRA PPTO C (MANZANA 4) | M - 1192 | Outinord IND 1/2" | Concreto | Muros torre 1, eje 1 al 5 entre F - J, Apt. 1202 - 1203. | 2025-07-26 | 2025-08-02 | 2025-08-04 | 7 | 27.6 | 27.3 | 98.9
23472 - TERRA PPTO C (MANZANA 4) | M - 1192 | Outinord IND 1/2" | Concreto | Muros torre 1, eje 1 al 5 entre F - J, Apt. 1202 - 1203. | 2025-07-26 | 2025-08-02 | 2025-08-04 | 7 | 27.6 | 26.4 | 95.7
23472 - TERRA PPTO C (MANZANA 4) | M - 1192 | Outinord IND 1/2" | Concreto | Muros torre 1, eje 1 al 5 entre F - J, Apt. 1202 - 1203. | 2025-07-26 | 2025-07-29 | 2025-07-31 | 3 | 27.6 | 23.7 | 85.9
23472 - TERRA PPTO C (MANZANA 4) | M - 1192 | Outinord IND 1/2" | Concreto | Muros torre 1, eje 1 al 5 entre F - J, Apt. 1202 - 1203. | 2025-07-26 | 2025-07-29 | 2025-07-31 | 3 | 27.6 | 23 | 83.3
23472 - TERRA PPTO C (MANZANA 4) | M - 1201 | Outinord IND 1/2" | Concreto | Muros torre 1 eje 12 al 19 entre F - J apt 1310, 1311 | 2025-08-01 | 2025-08-29 | 2025-09-03 | 28 | 27.6 | 39.1 | 141.7
23472 - TERRA PPTO C (MANZANA 4) | M - 1201 | Outinord IND 1/2" | Concreto | Muros torre 1 eje 12 al 19 entre F - J apt 1310, 1311 | 2025-08-01 | 2025-08-29 | 2025-09-03 | 28 | 27.6 | 40.2 | 145.7
23472 - TERRA PPTO C (MANZANA 4) | M - 1201 | Outinord IND 1/2" | Concreto | Muros torre 1 eje 12 al 19 entre F - J apt 1310, 1311 | 2025-08-01 | 2025-08-29 | 2025-09-03 | 28 | 27.6 | 39.7 | 143.8
23472 - TERRA PPTO C (MANZANA 4) | M - 1201 | Outinord IND 1/2" | Concreto | Muros torre 1 eje 12 al 19 entre F - J apt 1310, 1311 | 2025-08-01 | 2025-08-15 | 2025-08-19 | 14 | 27.6 | 35.4 | 128.3
23472 - TERRA PPTO C (MANZANA 4) | M - 1201 | Outinord IND 1/2" | Concreto | Muros torre 1 eje 12 al 19 entre F - J apt 1310, 1311 | 2025-08-01 | 2025-08-15 | 2025-08-19 | 14 | 27.6 | 35.7 | 129.3
23472 - TERRA PPTO C (MANZANA 4) | M - 1201 | Outinord IND 1/2" | Concreto | Muros torre 1 eje 12 al 19 entre F - J apt 1310, 1311 | 2025-08-01 | 2025-08-08 | 2025-08-12 | 7 | 27.6 | 29.4 | 106.5
23472 - TERRA PPTO C (MANZANA 4) | M - 1201 | Outinord IND 1/2" | Concreto | Muros torre 1 eje 12 al 19 entre F - J apt 1310, 1311 | 2025-08-01 | 2025-08-08 | 2025-08-12 | 7 | 27.6 | 28.7 | 104
23472 - TERRA PPTO C (MANZANA 4) | M - 1201 | Outinord IND 1/2" | Concreto | Muros torre 1 eje 12 al 19 entre F - J apt 1310, 1311 | 2025-08-01 | 2025-08-05 | 2025-08-06 | 4 | 27.6 | 24.9 | 90.2
23472 - TERRA PPTO C (MANZANA 4) | M - 1201 | Outinord IND 1/2" | Concreto | Muros torre 1 eje 12 al 19 entre F - J apt 1310, 1311 | 2025-08-01 | 2025-08-05 | 2025-08-06 | 4 | 27.6 | 24.5 | 88.8
23472 - TERRA PPTO C (MANZANA 4) | M - 1202 | Outinord IND 1/2" | Concreto | Muros torre 1 eje 6 al 11 entre A - E apt 1306, 1307 | 2025-08-02 | 2025-08-30 | 2025-09-03 | 28 | 27.6 | 29.8 | 108
23472 - TERRA PPTO C (MANZANA 4) | M - 1202 | Outinord IND 1/2" | Concreto | Muros torre 1 eje 6 al 11 entre A - E apt 1306, 1307 | 2025-08-02 | 2025-08-30 | 2025-09-03 | 28 | 27.6 | 28.9 | 104.7
23472 - TERRA PPTO C (MANZANA 4) | M - 1202 | Outinord IND 1/2" | Concreto | Muros torre 1 eje 6 al 11 entre A - E apt 1306, 1307 | 2025-08-02 | 2025-08-30 | 2025-09-03 | 28 | 27.6 | 29.1 | 105.4
23472 - TERRA PPTO C (MANZANA 4) | M - 1202 | Outinord IND 1/2" | Concreto | Muros torre 1 eje 6 al 11 entre A - E apt 1306, 1307 | 2025-08-02 | 2025-08-16 | 2025-08-19 | 14 | 27.6 | 25.7 | 93.1
23472 - TERRA PPTO C (MANZANA 4) | M - 1202 | Outinord IND 1/2" | Concreto | Muros torre 1 eje 6 al 11 entre A - E apt 1306, 1307 | 2025-08-02 | 2025-08-16 | 2025-08-19 | 14 | 27.6 | 25.5 | 92.4
23472 - TERRA PPTO C (MANZANA 4) | M - 1202 | Outinord IND 1/2" | Concreto | Muros torre 1 eje 6 al 11 entre A - E apt 1306, 1307 | 2025-08-02 | 2025-08-09 | 2025-08-12 | 7 | 27.6 | 22.2 | 80.4
23472 - TERRA PPTO C (MANZANA 4) | M - 1202 | Outinord IND 1/2" | Concreto | Muros torre 1 eje 6 al 11 entre A - E apt 1306, 1307 | 2025-08-02 | 2025-08-09 | 2025-08-12 | 7 | 27.6 | 21.8 | 79
23472 - TERRA PPTO C (MANZANA 4) | M - 1202 | Outinord IND 1/2" | Concreto | Muros torre 1 eje 6 al 11 entre A - E apt 1306, 1307 | 2025-08-02 | 2025-08-05 | 2025-08-06 | 3 | 27.6 | 15.7 | 56.9
23472 - TERRA PPTO C (MANZANA 4) | M - 1202 | Outinord IND 1/2" | Concreto | Muros torre 1 eje 6 al 11 entre A - E apt 1306, 1307 | 2025-08-02 | 2025-08-05 | 2025-08-06 | 3 | 27.6 | 15.3 | 55.4
23472 - TERRA PPTO C (MANZANA 4) | M - 1220 | Outinord IND 1/2" | Concreto | Muros torre 1 eje 6 al 11 entre F - J apt 1401, 1412 | 2025-08-14 | 2025-09-11 | 2025-09-15 | 28 | 27.6 | 36.5 | 132.2
23472 - TERRA PPTO C (MANZANA 4) | M - 1220 | Outinord IND 1/2" | Concreto | Muros torre 1 eje 6 al 11 entre F - J apt 1401, 1412 | 2025-08-14 | 2025-09-11 | 2025-09-15 | 28 | 27.6 | 37.7 | 136.6
23472 - TERRA PPTO C (MANZANA 4) | M - 1220 | Outinord IND 1/2" | Concreto | Muros torre 1 eje 6 al 11 entre F - J apt 1401, 1412 | 2025-08-14 | 2025-09-11 | 2025-09-15 | 28 | 27.6 | 37.2 | 134.8
23472 - TERRA PPTO C (MANZANA 4) | M - 1220 | Outinord IND 1/2" | Concreto | Muros torre 1 eje 6 al 11 entre F - J apt 1401, 1412 | 2025-08-14 | 2025-08-28 | 2025-09-03 | 14 | 27.6 | 31 | 112.3
23472 - TERRA PPTO C (MANZANA 4) | M - 1220 | Outinord IND 1/2" | Concreto | Muros torre 1 eje 6 al 11 entre F - J apt 1401, 1412 | 2025-08-14 | 2025-08-28 | 2025-09-03 | 14 | 27.6 | 31.5 | 114.1
23472 - TERRA PPTO C (MANZANA 4) | M - 1220 | Outinord IND 1/2" | Concreto | Muros torre 1 eje 6 al 11 entre F - J apt 1401, 1412 | 2025-08-14 | 2025-08-21 | 2025-08-26 | 7 | 27.6 | 26.1 | 94.6
23472 - TERRA PPTO C (MANZANA 4) | M - 1220 | Outinord IND 1/2" | Concreto | Muros torre 1 eje 6 al 11 entre F - J apt 1401, 1412 | 2025-08-14 | 2025-08-21 | 2025-08-26 | 7 | 27.6 | 25.2 | 91.3
23472 - TERRA PPTO C (MANZANA 4) | M - 1220 | Outinord IND 1/2" | Concreto | Muros torre 1 eje 6 al 11 entre F - J apt 1401, 1412 | 2025-08-14 | 2025-08-17 | 2025-08-19 | 3 | 27.6 | 20 | 72.5
23472 - TERRA PPTO C (MANZANA 4) | M - 1220 | Outinord IND 1/2" | Concreto | Muros torre 1 eje 6 al 11 entre F - J apt 1401, 1412 | 2025-08-14 | 2025-08-17 | 2025-08-19 | 3 | 27.6 | 19.4 | 70.3
23472 - TERRA PPTO C (MANZANA 4) | M - 1222 | Outinord IND 1/2" | Concreto | Muros torre 1 eje 1 al 5 entre A - J apt 1404, 1405 | 2025-08-15 | 2025-09-12 | 2025-09-15 | 28 | 27.6 | 36.3 | 131.5
23472 - TERRA PPTO C (MANZANA 4) | M - 1222 | Outinord IND 1/2" | Concreto | Muros torre 1 eje 1 al 5 entre A - J apt 1404, 1405 | 2025-08-15 | 2025-09-12 | 2025-09-15 | 28 | 27.6 | 36.6 | 132.6
23472 - TERRA PPTO C (MANZANA 4) | M - 1222 | Outinord IND 1/2" | Concreto | Muros torre 1 eje 1 al 5 entre A - J apt 1404, 1405 | 2025-08-15 | 2025-09-12 | 2025-09-15 | 28 | 27.6 | 35.1 | 127.2
23472 - TERRA PPTO C (MANZANA 4) | M - 1222 | Outinord IND 1/2" | Concreto | Muros torre 1 eje 1 al 5 entre A - J apt 1404, 1405 | 2025-08-15 | 2025-08-29 | 2025-09-03 | 14 | 27.6 | 28.5 | 103.3
23472 - TERRA PPTO C (MANZANA 4) | M - 1222 | Outinord IND 1/2" | Concreto | Muros torre 1 eje 1 al 5 entre A - J apt 1404, 1405 | 2025-08-15 | 2025-08-29 | 2025-09-03 | 14 | 27.6 | 27.5 | 99.6
23472 - TERRA PPTO C (MANZANA 4) | M - 1222 | Outinord IND 1/2" | Concreto | Muros torre 1 eje 1 al 5 entre A - J apt 1404, 1405 | 2025-08-15 | 2025-08-22 | 2025-08-26 | 7 | 27.6 | 23.6 | 85.5
23472 - TERRA PPTO C (MANZANA 4) | M - 1222 | Outinord IND 1/2" | Concreto | Muros torre 1 eje 1 al 5 entre A - J apt 1404, 1405 | 2025-08-15 | 2025-08-22 | 2025-08-26 | 7 | 27.6 | 22.8 | 82.6
23472 - TERRA PPTO C (MANZANA 4) | M - 1222 | Outinord IND 1/2" | Concreto | Muros torre 1 eje 1 al 5 entre A - J apt 1404, 1405 | 2025-08-15 | 2025-08-19 | 2025-08-21 | 4 | 27.6 | 20.7 | 75
23472 - TERRA PPTO C (MANZANA 4) | M - 1222 | Outinord IND 1/2" | Concreto | Muros torre 1 eje 1 al 5 entre A - J apt 1404, 1405 | 2025-08-15 | 2025-08-19 | 2025-08-21 | 4 | 27.6 | 19.7 | 71.4
23472 - TERRA PPTO C (MANZANA 4) | M - 1224 | Outinord IND 1/2" | Concreto | Muros Torre 1 eje 1 al 5 entre F - J Apt 1402, 1403 | 2025-08-19 | 2025-09-16 | 2025-09-23 | 28 | 27.6 | 32.5 | 117.8
23472 - TERRA PPTO C (MANZANA 4) | M - 1224 | Outinord IND 1/2" | Concreto | Muros Torre 1 eje 1 al 5 entre F - J Apt 1402, 1403 | 2025-08-19 | 2025-09-16 | 2025-09-23 | 28 | 27.6 | 32 | 115.9
23472 - TERRA PPTO C (MANZANA 4) | M - 1224 | Outinord IND 1/2" | Concreto | Muros Torre 1 eje 1 al 5 entre F - J Apt 1402, 1403 | 2025-08-19 | 2025-09-16 | 2025-09-23 | 28 | 27.6 | 31 | 112.3
23472 - TERRA PPTO C (MANZANA 4) | M - 1224 | Outinord IND 1/2" | Concreto | Muros Torre 1 eje 1 al 5 entre F - J Apt 1402, 1403 | 2025-08-19 | 2025-09-02 | 2025-09-03 | 14 | 27.6 | 26.9 | 97.5
23472 - TERRA PPTO C (MANZANA 4) | M - 1224 | Outinord IND 1/2" | Concreto | Muros Torre 1 eje 1 al 5 entre F - J Apt 1402, 1403 | 2025-08-19 | 2025-09-02 | 2025-09-03 | 14 | 27.6 | 25.6 | 92.8
23472 - TERRA PPTO C (MANZANA 4) | M - 1224 | Outinord IND 1/2" | Concreto | Muros Torre 1 eje 1 al 5 entre F - J Apt 1402, 1403 | 2025-08-19 | 2025-08-26 | 2025-08-28 | 7 | 27.6 | 21.4 | 77.5
23472 - TERRA PPTO C (MANZANA 4) | M - 1224 | Outinord IND 1/2" | Concreto | Muros Torre 1 eje 1 al 5 entre F - J Apt 1402, 1403 | 2025-08-19 | 2025-08-26 | 2025-08-28 | 7 | 27.6 | 21 | 76.1
23472 - TERRA PPTO C (MANZANA 4) | M - 1224 | Outinord IND 1/2" | Concreto | Muros Torre 1 eje 1 al 5 entre F - J Apt 1402, 1403 | 2025-08-19 | 2025-08-22 | 2025-08-26 | 3 | 27.6 | 17.7 | 64.1
23472 - TERRA PPTO C (MANZANA 4) | M - 1224 | Outinord IND 1/2" | Concreto | Muros Torre 1 eje 1 al 5 entre F - J Apt 1402, 1403 | 2025-08-19 | 2025-08-22 | 2025-08-26 | 3 | 27.6 | 17.6 | 63.8
23472 - TERRA PPTO C (MANZANA 4) | M - 1234 | Outinord IND 1 / 2" | Concreto | Muros torre 1 eje 1 al 5 entre A - E apt 1504, 1505 | 2025-08-25 | 2025-09-22 | 2025-09-25 | 28 | 27.6 | 37 | 134.1
23472 - TERRA PPTO C (MANZANA 4) | M - 1234 | Outinord IND 1 / 2" | Concreto | Muros torre 1 eje 1 al 5 entre A - E apt 1504, 1505 | 2025-08-25 | 2025-09-22 | 2025-09-25 | 28 | 27.6 | 36.4 | 131.9
23472 - TERRA PPTO C (MANZANA 4) | M - 1234 | Outinord IND 1 / 2" | Concreto | Muros torre 1 eje 1 al 5 entre A - E apt 1504, 1505 | 2025-08-25 | 2025-09-22 | 2025-09-25 | 28 | 27.6 | 35.9 | 130.1
23472 - TERRA PPTO C (MANZANA 4) | M - 1234 | Outinord IND 1 / 2" | Concreto | Muros torre 1 eje 1 al 5 entre A - E apt 1504, 1505 | 2025-08-25 | 2025-09-08 | 2025-09-13 | 14 | 27.6 | 30.6 | 110.9
23472 - TERRA PPTO C (MANZANA 4) | M - 1234 | Outinord IND 1 / 2" | Concreto | Muros torre 1 eje 1 al 5 entre A - E apt 1504, 1505 | 2025-08-25 | 2025-09-08 | 2025-09-13 | 14 | 27.6 | 29.4 | 106.5
23472 - TERRA PPTO C (MANZANA 4) | M - 1234 | Outinord IND 1 / 2" | Concreto | Muros torre 1 eje 1 al 5 entre A - E apt 1504, 1505 | 2025-08-25 | 2025-09-01 | 2025-09-03 | 7 | 27.6 | 24.5 | 88.8
23472 - TERRA PPTO C (MANZANA 4) | M - 1234 | Outinord IND 1 / 2" | Concreto | Muros torre 1 eje 1 al 5 entre A - E apt 1504, 1505 | 2025-08-25 | 2025-09-01 | 2025-09-03 | 7 | 27.6 | 24.7 | 89.5
23472 - TERRA PPTO C (MANZANA 4) | M - 1234 | Outinord IND 1 / 2" | Concreto | Muros torre 1 eje 1 al 5 entre A - E apt 1504, 1505 | 2025-08-25 | 2025-08-28 | 2025-09-03 | 3 | 27.6 | 19.9 | 72.1
23472 - TERRA PPTO C (MANZANA 4) | M - 1234 | Outinord IND 1 / 2" | Concreto | Muros torre 1 eje 1 al 5 entre A - E apt 1504, 1505 | 2025-08-25 | 2025-08-28 | 2025-09-03 | 3 | 27.6 | 19.1 | 69.2
23472 - TERRA PPTO C (MANZANA 4) | M - 1236 | Outinord IND 1 / 2" | Concreto | Muro torre 1 eje 1 al 5 entre F - J apt 1502 - 1503 y cimentación escalera entre torres 2 y 3 | 2025-08-26 | 2025-09-23 | 2025-09-25 | 28 | 27.6 | 33.6 | 121.7
23472 - TERRA PPTO C (MANZANA 4) | M - 1236 | Outinord IND 1 / 2" | Concreto | Muro torre 1 eje 1 al 5 entre F - J apt 1502 - 1503 y cimentación escalera entre torres 2 y 3 | 2025-08-26 | 2025-09-23 | 2025-09-25 | 28 | 27.6 | 32.5 | 117.8
23472 - TERRA PPTO C (MANZANA 4) | M - 1236 | Outinord IND 1 / 2" | Concreto | Muro torre 1 eje 1 al 5 entre F - J apt 1502 - 1503 y cimentación escalera entre torres 2 y 3 | 2025-08-26 | 2025-09-23 | 2025-09-25 | 28 | 27.6 | 32.6 | 118.1
23472 - TERRA PPTO C (MANZANA 4) | M - 1236 | Outinord IND 1 / 2" | Concreto | Muro torre 1 eje 1 al 5 entre F - J apt 1502 - 1503 y cimentación escalera entre torres 2 y 3 | 2025-08-26 | 2025-09-09 | 2025-09-15 | 14 | 27.6 | 27.1 | 98.2
23472 - TERRA PPTO C (MANZANA 4) | M - 1236 | Outinord IND 1 / 2" | Concreto | Muro torre 1 eje 1 al 5 entre F - J apt 1502 - 1503 y cimentación escalera entre torres 2 y 3 | 2025-08-26 | 2025-09-09 | 2025-09-15 | 14 | 27.6 | 26.5 | 96
23472 - TERRA PPTO C (MANZANA 4) | M - 1236 | Outinord IND 1 / 2" | Concreto | Muro torre 1 eje 1 al 5 entre F - J apt 1502 - 1503 y cimentación escalera entre torres 2 y 3 | 2025-08-26 | 2025-09-02 | 2025-09-03 | 7 | 27.6 | 22.9 | 83
23472 - TERRA PPTO C (MANZANA 4) | M - 1236 | Outinord IND 1 / 2" | Concreto | Muro torre 1 eje 1 al 5 entre F - J apt 1502 - 1503 y cimentación escalera entre torres 2 y 3 | 2025-08-26 | 2025-09-02 | 2025-09-03 | 7 | 27.6 | 22.5 | 81.5
23472 - TERRA PPTO C (MANZANA 4) | M - 1236 | Outinord IND 1 / 2" | Concreto | Muro torre 1 eje 1 al 5 entre F - J apt 1502 - 1503 y cimentación escalera entre torres 2 y 3 | 2025-08-26 | 2025-08-29 | 2025-09-03 | 3 | 27.6 | 16.4 | 59.4
23472 - TERRA PPTO C (MANZANA 4) | M - 1236 | Outinord IND 1 / 2" | Concreto | Muro torre 1 eje 1 al 5 entre F - J apt 1502 - 1503 y cimentación escalera entre torres 2 y 3 | 2025-08-26 | 2025-08-29 | 2025-09-03 | 3 | 27.6 | 16.2 | 58.7
23472 - TERRA PPTO C (MANZANA 4) | M - 1239 | Outinord IND 1 / 2 " | Concreto | Muros Torre 1 Eje 12 al 19 entre A - E Apt 1608 - 1609 | 2025-08-27 | 2025-09-24 | 2025-09-25 | 28 | 27.6 | 49.7 | 180.1
23472 - TERRA PPTO C (MANZANA 4) | M - 1239 | Outinord IND 1 / 2 " | Concreto | Muros Torre 1 Eje 12 al 19 entre A - E Apt 1608 - 1609 | 2025-08-27 | 2025-09-24 | 2025-09-25 | 28 | 27.6 | 50.3 | 182.2
23472 - TERRA PPTO C (MANZANA 4) | M - 1239 | Outinord IND 1 / 2 " | Concreto | Muros Torre 1 Eje 12 al 19 entre A - E Apt 1608 - 1609 | 2025-08-27 | 2025-09-24 | 2025-09-25 | 28 | 27.6 | 50.1 | 181.5
23472 - TERRA PPTO C (MANZANA 4) | M - 1239 | Outinord IND 1 / 2 " | Concreto | Muros Torre 1 Eje 12 al 19 entre A - E Apt 1608 - 1609 | 2025-08-27 | 2025-09-10 | 2025-09-15 | 14 | 27.6 | 43.3 | 156.9
23472 - TERRA PPTO C (MANZANA 4) | M - 1239 | Outinord IND 1 / 2 " | Concreto | Muros Torre 1 Eje 12 al 19 entre A - E Apt 1608 - 1609 | 2025-08-27 | 2025-09-10 | 2025-09-15 | 14 | 27.6 | 43.5 | 157.6
23472 - TERRA PPTO C (MANZANA 4) | M - 1239 | Outinord IND 1 / 2 " | Concreto | Muros Torre 1 Eje 12 al 19 entre A - E Apt 1608 - 1609 | 2025-08-27 | 2025-09-03 | 2025-09-05 | 7 | 27.6 | 37.8 | 137
23472 - TERRA PPTO C (MANZANA 4) | M - 1239 | Outinord IND 1 / 2 " | Concreto | Muros Torre 1 Eje 12 al 19 entre A - E Apt 1608 - 1609 | 2025-08-27 | 2025-09-03 | 2025-09-05 | 7 | 27.6 | 36.5 | 132.2
23472 - TERRA PPTO C (MANZANA 4) | M - 1239 | Outinord IND 1 / 2 " | Concreto | Muros Torre 1 Eje 12 al 19 entre A - E Apt 1608 - 1609 | 2025-08-27 | 2025-08-30 | 2025-09-03 | 3 | 27.6 | 32.5 | 117.8
23472 - TERRA PPTO C (MANZANA 4) | M - 1239 | Outinord IND 1 / 2 " | Concreto | Muros Torre 1 Eje 12 al 19 entre A - E Apt 1608 - 1609 | 2025-08-27 | 2025-08-30 | 2025-09-03 | 3 | 27.6 | 31.5 | 114.1
23472 - TERRA PPTO C (MANZANA 4) | M - 1241 | Outinord IND 1/2" | Concreto | Muros torre 1 eje 12 al 19 entre F - J apt 1610, 1611 | 2025-08-28 | 2025-09-25 | 2025-09-30 | 28 | 27.6 | 40.2 | 145.7
23472 - TERRA PPTO C (MANZANA 4) | M - 1241 | Outinord IND 1/2" | Concreto | Muros torre 1 eje 12 al 19 entre F - J apt 1610, 1611 | 2025-08-28 | 2025-09-25 | 2025-09-30 | 28 | 27.6 | 38.7 | 140.2
23472 - TERRA PPTO C (MANZANA 4) | M - 1241 | Outinord IND 1/2" | Concreto | Muros torre 1 eje 12 al 19 entre F - J apt 1610, 1611 | 2025-08-28 | 2025-09-25 | 2025-09-30 | 28 | 27.6 | 38.1 | 138
23472 - TERRA PPTO C (MANZANA 4) | M - 1241 | Outinord IND 1/2" | Concreto | Muros torre 1 eje 12 al 19 entre F - J apt 1610, 1611 | 2025-08-28 | 2025-09-11 | 2025-09-15 | 14 | 27.6 | 35.7 | 129.3
23472 - TERRA PPTO C (MANZANA 4) | M - 1241 | Outinord IND 1/2" | Concreto | Muros torre 1 eje 12 al 19 entre F - J apt 1610, 1611 | 2025-08-28 | 2025-09-11 | 2025-09-15 | 14 | 27.6 | 35 | 126.8
23472 - TERRA PPTO C (MANZANA 4) | M - 1241 | Outinord IND 1/2" | Concreto | Muros torre 1 eje 12 al 19 entre F - J apt 1610, 1611 | 2025-08-28 | 2025-09-04 | 2025-09-05 | 7 | 27.6 | 28.6 | 103.6
23472 - TERRA PPTO C (MANZANA 4) | M - 1241 | Outinord IND 1/2" | Concreto | Muros torre 1 eje 12 al 19 entre F - J apt 1610, 1611 | 2025-08-28 | 2025-09-04 | 2025-09-05 | 7 | 27.6 | 28.1 | 101.8
23472 - TERRA PPTO C (MANZANA 4) | M - 1241 | Outinord IND 1/2" | Concreto | Muros torre 1 eje 12 al 19 entre F - J apt 1610, 1611 | 2025-08-28 | 2025-08-31 | 2025-09-03 | 3 | 27.6 | 24.5 | 88.8
23472 - TERRA PPTO C (MANZANA 4) | M - 1241 | Outinord IND 1/2" | Concreto | Muros torre 1 eje 12 al 19 entre F - J apt 1610, 1611 | 2025-08-28 | 2025-08-31 | 2025-09-03 | 3 | 27.6 | 24 | 87
23472 - TERRA PPTO C (MANZANA 4) | M - 1243 | Outinord IND 1 / 2" | Concreto | Muros torre 1 eje 6 al 11 entre A - E apt 1606, 1607 | 2025-08-29 | 2025-09-26 | 2025-09-30 | 28 | 27.6 | 38.1 | 138
23472 - TERRA PPTO C (MANZANA 4) | M - 1243 | Outinord IND 1 / 2" | Concreto | Muros torre 1 eje 6 al 11 entre A - E apt 1606, 1607 | 2025-08-29 | 2025-09-26 | 2025-09-30 | 28 | 27.6 | 37.5 | 135.9
23472 - TERRA PPTO C (MANZANA 4) | M - 1243 | Outinord IND 1 / 2" | Concreto | Muros torre 1 eje 6 al 11 entre A - E apt 1606, 1607 | 2025-08-29 | 2025-09-26 | 2025-09-30 | 28 | 27.6 | 37.2 | 134.8
23472 - TERRA PPTO C (MANZANA 4) | M - 1243 | Outinord IND 1 / 2" | Concreto | Muros torre 1 eje 6 al 11 entre A - E apt 1606, 1607 | 2025-08-29 | 2025-09-12 | 2025-09-15 | 14 | 27.6 | 34.2 | 123.9
23472 - TERRA PPTO C (MANZANA 4) | M - 1243 | Outinord IND 1 / 2" | Concreto | Muros torre 1 eje 6 al 11 entre A - E apt 1606, 1607 | 2025-08-29 | 2025-09-12 | 2025-09-15 | 14 | 27.6 | 32.8 | 118.8
23472 - TERRA PPTO C (MANZANA 4) | M - 1243 | Outinord IND 1 / 2" | Concreto | Muros torre 1 eje 6 al 11 entre A - E apt 1606, 1607 | 2025-08-29 | 2025-09-05 | 2025-09-08 | 7 | 27.6 | 26.6 | 96.4
23472 - TERRA PPTO C (MANZANA 4) | M - 1243 | Outinord IND 1 / 2" | Concreto | Muros torre 1 eje 6 al 11 entre A - E apt 1606, 1607 | 2025-08-29 | 2025-09-05 | 2025-09-08 | 7 | 27.6 | 25.8 | 93.5
23472 - TERRA PPTO C (MANZANA 4) | M - 1243 | Outinord IND 1 / 2" | Concreto | Muros torre 1 eje 6 al 11 entre A - E apt 1606, 1607 | 2025-08-29 | 2025-09-02 | 2025-09-05 | 4 | 27.6 | 21.1 | 76.4
23472 - TERRA PPTO C (MANZANA 4) | M - 1243 | Outinord IND 1 / 2" | Concreto | Muros torre 1 eje 6 al 11 entre A - E apt 1606, 1607 | 2025-08-29 | 2025-09-02 | 2025-09-05 | 4 | 27.6 | 20.6 | 74.6
23472 - TERRA PPTO C (MANZANA 4) | M - 1244 | Outinord IND 1" | Concreto | Salón comunal escalera tipo 1 eje 3 al 4 entre A - B piso 4 al piso 5 | 2025-08-30 | 2025-09-27 | 2025-09-30 | 28 | 27.6 | 43.4 | 157.2
23472 - TERRA PPTO C (MANZANA 4) | M - 1244 | Outinord IND 1" | Concreto | Salón comunal escalera tipo 1 eje 3 al 4 entre A - B piso 4 al piso 5 | 2025-08-30 | 2025-09-27 | 2025-09-30 | 28 | 27.6 | 41.9 | 151.8
23472 - TERRA PPTO C (MANZANA 4) | M - 1244 | Outinord IND 1" | Concreto | Salón comunal escalera tipo 1 eje 3 al 4 entre A - B piso 4 al piso 5 | 2025-08-30 | 2025-09-27 | 2025-09-30 | 28 | 27.6 | 42.2 | 152.9
23472 - TERRA PPTO C (MANZANA 4) | M - 1244 | Outinord IND 1" | Concreto | Salón comunal escalera tipo 1 eje 3 al 4 entre A - B piso 4 al piso 5 | 2025-08-30 | 2025-09-13 | 2025-09-23 | 14 | 27.6 | 38 | 137.7
23472 - TERRA PPTO C (MANZANA 4) | M - 1244 | Outinord IND 1" | Concreto | Salón comunal escalera tipo 1 eje 3 al 4 entre A - B piso 4 al piso 5 | 2025-08-30 | 2025-09-13 | 2025-09-23 | 14 | 27.6 | 37.5 | 135.9
23472 - TERRA PPTO C (MANZANA 4) | M - 1244 | Outinord IND 1" | Concreto | Salón comunal escalera tipo 1 eje 3 al 4 entre A - B piso 4 al piso 5 | 2025-08-30 | 2025-09-06 | 2025-09-08 | 7 | 27.6 | 29.6 | 107.2
23472 - TERRA PPTO C (MANZANA 4) | M - 1244 | Outinord IND 1" | Concreto | Salón comunal escalera tipo 1 eje 3 al 4 entre A - B piso 4 al piso 5 | 2025-08-30 | 2025-09-06 | 2025-09-08 | 7 | 27.6 | 29.9 | 108.3
23472 - TERRA PPTO C (MANZANA 4) | M - 1244 | Outinord IND 1" | Concreto | Salón comunal escalera tipo 1 eje 3 al 4 entre A - B piso 4 al piso 5 | 2025-08-30 | 2025-09-02 | 2025-09-05 | 3 | 27.6 | 23.8 | 86.2
23472 - TERRA PPTO C (MANZANA 4) | M - 1244 | Outinord IND 1" | Concreto | Salón comunal escalera tipo 1 eje 3 al 4 entre A - B piso 4 al piso 5 | 2025-08-30 | 2025-09-02 | 2025-09-05 | 3 | 27.6 | 24 | 87
23472 - TERRA PPTO C (MANZANA 4) | M - 1246 | Outinord IND 1/ 2" | Concreto | Muros Torre 1 Eje 6 al 12 entre F - J Apt 1601 , 1612 | 2025-08-30 | 2025-09-27 | 2025-09-30 | 28 | 27.6 | 33.8 | 122.5
23472 - TERRA PPTO C (MANZANA 4) | M - 1246 | Outinord IND 1/ 2" | Concreto | Muros Torre 1 Eje 6 al 12 entre F - J Apt 1601 , 1612 | 2025-08-30 | 2025-09-27 | 2025-09-30 | 28 | 27.6 | 34.1 | 123.6
23472 - TERRA PPTO C (MANZANA 4) | M - 1246 | Outinord IND 1/ 2" | Concreto | Muros Torre 1 Eje 6 al 12 entre F - J Apt 1601 , 1612 | 2025-08-30 | 2025-09-27 | 2025-09-30 | 28 | 27.6 | 33 | 119.6
23472 - TERRA PPTO C (MANZANA 4) | M - 1246 | Outinord IND 1/ 2" | Concreto | Muros Torre 1 Eje 6 al 12 entre F - J Apt 1601 , 1612 | 2025-08-30 | 2025-09-13 | 2025-09-23 | 14 | 27.6 | 29.1 | 105.4
23472 - TERRA PPTO C (MANZANA 4) | M - 1246 | Outinord IND 1/ 2" | Concreto | Muros Torre 1 Eje 6 al 12 entre F - J Apt 1601 , 1612 | 2025-08-30 | 2025-09-13 | 2025-09-23 | 14 | 27.6 | 28.8 | 104.3
23472 - TERRA PPTO C (MANZANA 4) | M - 1246 | Outinord IND 1/ 2" | Concreto | Muros Torre 1 Eje 6 al 12 entre F - J Apt 1601 , 1612 | 2025-08-30 | 2025-09-06 | 2025-09-08 | 7 | 27.6 | 23.7 | 85.9
23472 - TERRA PPTO C (MANZANA 4) | M - 1246 | Outinord IND 1/ 2" | Concreto | Muros Torre 1 Eje 6 al 12 entre F - J Apt 1601 , 1612 | 2025-08-30 | 2025-09-06 | 2025-09-08 | 7 | 27.6 | 24 | 87
23472 - TERRA PPTO C (MANZANA 4) | M - 1246 | Outinord IND 1/ 2" | Concreto | Muros Torre 1 Eje 6 al 12 entre F - J Apt 1601 , 1612 | 2025-08-30 | 2025-09-02 | 2025-09-05 | 3 | 27.6 | 17.6 | 63.8
23472 - TERRA PPTO C (MANZANA 4) | M - 1246 | Outinord IND 1/ 2" | Concreto | Muros Torre 1 Eje 6 al 12 entre F - J Apt 1601 , 1612 | 2025-08-30 | 2025-09-02 | 2025-09-05 | 3 | 27.6 | 17 | 61.6
23472 - TERRA PPTO C (MANZANA 4) | M - 1248 | Outinord IND 1/2" | Concreto | Muros torre 1 eje 1 al 5 entre A - E apt 1604 , 1605 | 2025-09-01 | 2025-09-29 | 2025-09-30 | 28 | 27.6 | 31.5 | 114.1
23472 - TERRA PPTO C (MANZANA 4) | M - 1248 | Outinord IND 1/2" | Concreto | Muros torre 1 eje 1 al 5 entre A - E apt 1604 , 1605 | 2025-09-01 | 2025-09-29 | 2025-09-30 | 28 | 27.6 | 30.5 | 110.5
23472 - TERRA PPTO C (MANZANA 4) | M - 1248 | Outinord IND 1/2" | Concreto | Muros torre 1 eje 1 al 5 entre A - E apt 1604 , 1605 | 2025-09-01 | 2025-09-29 | 2025-09-30 | 28 | 27.6 | 29.9 | 108.3
23472 - TERRA PPTO C (MANZANA 4) | M - 1248 | Outinord IND 1/2" | Concreto | Muros torre 1 eje 1 al 5 entre A - E apt 1604 , 1605 | 2025-09-01 | 2025-09-15 | 2025-09-23 | 14 | 27.6 | 25.3 | 91.7
23472 - TERRA PPTO C (MANZANA 4) | M - 1248 | Outinord IND 1/2" | Concreto | Muros torre 1 eje 1 al 5 entre A - E apt 1604 , 1605 | 2025-09-01 | 2025-09-15 | 2025-09-23 | 14 | 27.6 | 26.6 | 96.4
23472 - TERRA PPTO C (MANZANA 4) | M - 1248 | Outinord IND 1/2" | Concreto | Muros torre 1 eje 1 al 5 entre A - E apt 1604 , 1605 | 2025-09-01 | 2025-09-08 | 2025-09-13 | 7 | 27.6 | 22.3 | 80.8
23472 - TERRA PPTO C (MANZANA 4) | M - 1248 | Outinord IND 1/2" | Concreto | Muros torre 1 eje 1 al 5 entre A - E apt 1604 , 1605 | 2025-09-01 | 2025-09-08 | 2025-09-13 | 7 | 27.6 | 22.5 | 81.5
23472 - TERRA PPTO C (MANZANA 4) | M - 1248 | Outinord IND 1/2" | Concreto | Muros torre 1 eje 1 al 5 entre A - E apt 1604 , 1605 | 2025-09-01 | 2025-09-04 | 2025-09-05 | 3 | 27.6 | 17.3 | 62.7
23472 - TERRA PPTO C (MANZANA 4) | M - 1248 | Outinord IND 1/2" | Concreto | Muros torre 1 eje 1 al 5 entre A - E apt 1604 , 1605 | 2025-09-01 | 2025-09-04 | 2025-09-05 | 3 | 27.6 | 17.4 | 63
23472 - TERRA PPTO C (MANZANA 4) | M - 1250 | Outinord IND 1/2" | Concreto | Muros torre 1 eje 1 al 5 entre F - J apt 1602 , 1603 | 2025-09-02 | 2025-09-30 | 2025-10-08 | 28 | 27.6 | 38.5 | 139.5
23472 - TERRA PPTO C (MANZANA 4) | M - 1250 | Outinord IND 1/2" | Concreto | Muros torre 1 eje 1 al 5 entre F - J apt 1602 , 1603 | 2025-09-02 | 2025-09-30 | 2025-10-08 | 28 | 27.6 | 37.7 | 136.6
23472 - TERRA PPTO C (MANZANA 4) | M - 1250 | Outinord IND 1/2" | Concreto | Muros torre 1 eje 1 al 5 entre F - J apt 1602 , 1603 | 2025-09-02 | 2025-09-30 | 2025-10-08 | 28 | 27.6 | 38.4 | 139.1
23472 - TERRA PPTO C (MANZANA 4) | M - 1250 | Outinord IND 1/2" | Concreto | Muros torre 1 eje 1 al 5 entre F - J apt 1602 , 1603 | 2025-09-02 | 2025-09-16 | 2025-09-23 | 14 | 27.6 | 34.4 | 124.6
23472 - TERRA PPTO C (MANZANA 4) | M - 1250 | Outinord IND 1/2" | Concreto | Muros torre 1 eje 1 al 5 entre F - J apt 1602 , 1603 | 2025-09-02 | 2025-09-16 | 2025-09-23 | 14 | 27.6 | 33.8 | 122.5
23472 - TERRA PPTO C (MANZANA 4) | M - 1250 | Outinord IND 1/2" | Concreto | Muros torre 1 eje 1 al 5 entre F - J apt 1602 , 1603 | 2025-09-02 | 2025-09-09 | 2025-09-15 | 7 | 27.6 | 25.5 | 92.4
23472 - TERRA PPTO C (MANZANA 4) | M - 1250 | Outinord IND 1/2" | Concreto | Muros torre 1 eje 1 al 5 entre F - J apt 1602 , 1603 | 2025-09-02 | 2025-09-09 | 2025-09-15 | 7 | 27.6 | 26 | 94.2
23472 - TERRA PPTO C (MANZANA 4) | M - 1250 | Outinord IND 1/2" | Concreto | Muros torre 1 eje 1 al 5 entre F - J apt 1602 , 1603 | 2025-09-02 | 2025-09-05 | 2025-09-08 | 3 | 27.6 | 21.8 | 79
23472 - TERRA PPTO C (MANZANA 4) | M - 1250 | Outinord IND 1/2" | Concreto | Muros torre 1 eje 1 al 5 entre F - J apt 1602 , 1603 | 2025-09-02 | 2025-09-05 | 2025-09-08 | 3 | 27.6 | 21.4 | 77.5
23472 - TERRA PPTO C (MANZANA 4) | M - 1260 | Outinord IND 1 / 2" | Concreto | Muros torre 1 eje 1 al 5 entre A - E apt 1704, 1705 | 2025-09-08 | 2025-10-06 | 2025-10-08 | 28 | 27.6 | 37 | 134.1
23472 - TERRA PPTO C (MANZANA 4) | M - 1260 | Outinord IND 1 / 2" | Concreto | Muros torre 1 eje 1 al 5 entre A - E apt 1704, 1705 | 2025-09-08 | 2025-10-06 | 2025-10-08 | 28 | 27.6 | 35.8 | 129.7
23472 - TERRA PPTO C (MANZANA 4) | M - 1260 | Outinord IND 1 / 2" | Concreto | Muros torre 1 eje 1 al 5 entre A - E apt 1704, 1705 | 2025-09-08 | 2025-10-06 | 2025-10-08 | 28 | 27.6 | 36 | 130.4
23472 - TERRA PPTO C (MANZANA 4) | M - 1260 | Outinord IND 1 / 2" | Concreto | Muros torre 1 eje 1 al 5 entre A - E apt 1704, 1705 | 2025-09-08 | 2025-09-22 | 2025-09-25 | 14 | 27.6 | 31.6 | 114.5
23472 - TERRA PPTO C (MANZANA 4) | M - 1260 | Outinord IND 1 / 2" | Concreto | Muros torre 1 eje 1 al 5 entre A - E apt 1704, 1705 | 2025-09-08 | 2025-09-22 | 2025-09-25 | 14 | 27.6 | 31.9 | 115.6
23472 - TERRA PPTO C (MANZANA 4) | M - 1260 | Outinord IND 1 / 2" | Concreto | Muros torre 1 eje 1 al 5 entre A - E apt 1704, 1705 | 2025-09-08 | 2025-09-15 | 2025-09-23 | 7 | 27.6 | 28.3 | 102.5
23472 - TERRA PPTO C (MANZANA 4) | M - 1260 | Outinord IND 1 / 2" | Concreto | Muros torre 1 eje 1 al 5 entre A - E apt 1704, 1705 | 2025-09-08 | 2025-09-15 | 2025-09-23 | 7 | 27.6 | 27.8 | 100.7
23472 - TERRA PPTO C (MANZANA 4) | M - 1260 | Outinord IND 1 / 2" | Concreto | Muros torre 1 eje 1 al 5 entre A - E apt 1704, 1705 | 2025-09-08 | 2025-09-11 | 2025-09-15 | 3 | 27.6 | 23.1 | 83.7
23472 - TERRA PPTO C (MANZANA 4) | M - 1260 | Outinord IND 1 / 2" | Concreto | Muros torre 1 eje 1 al 5 entre A - E apt 1704, 1705 | 2025-09-08 | 2025-09-11 | 2025-09-15 | 3 | 27.6 | 23.4 | 84.8
23472 - TERRA PPTO C (MANZANA 4) | M - 1262 | Outinord IND 1" | Concreto | Salón comunal 2 foso ascensor del bicicletero piso 5 | 2025-09-09 | 2025-10-07 | 2025-10-08 | 28 | 27.6 | 40.3 | 146
23472 - TERRA PPTO C (MANZANA 4) | M - 1262 | Outinord IND 1" | Concreto | Salón comunal 2 foso ascensor del bicicletero piso 5 | 2025-09-09 | 2025-10-07 | 2025-10-08 | 28 | 27.6 | 39.3 | 142.4
23472 - TERRA PPTO C (MANZANA 4) | M - 1262 | Outinord IND 1" | Concreto | Salón comunal 2 foso ascensor del bicicletero piso 5 | 2025-09-09 | 2025-10-07 | 2025-10-08 | 28 | 27.6 | 39.5 | 143.1
23472 - TERRA PPTO C (MANZANA 4) | M - 1262 | Outinord IND 1" | Concreto | Salón comunal 2 foso ascensor del bicicletero piso 5 | 2025-09-09 | 2025-09-23 | 2025-09-25 | 14 | 27.6 | 35.5 | 128.6
23472 - TERRA PPTO C (MANZANA 4) | M - 1262 | Outinord IND 1" | Concreto | Salón comunal 2 foso ascensor del bicicletero piso 5 | 2025-09-09 | 2025-09-23 | 2025-09-25 | 14 | 27.6 | 35.6 | 129
23472 - TERRA PPTO C (MANZANA 4) | M - 1262 | Outinord IND 1" | Concreto | Salón comunal 2 foso ascensor del bicicletero piso 5 | 2025-09-09 | 2025-09-16 | 2025-09-23 | 7 | 27.6 | 29.4 | 106.5
23472 - TERRA PPTO C (MANZANA 4) | M - 1262 | Outinord IND 1" | Concreto | Salón comunal 2 foso ascensor del bicicletero piso 5 | 2025-09-09 | 2025-09-16 | 2025-09-23 | 7 | 27.6 | 29.8 | 108
23472 - TERRA PPTO C (MANZANA 4) | M - 1262 | Outinord IND 1" | Concreto | Salón comunal 2 foso ascensor del bicicletero piso 5 | 2025-09-09 | 2025-09-12 | 2025-09-15 | 3 | 27.6 | 21.7 | 78.6
23472 - TERRA PPTO C (MANZANA 4) | M - 1262 | Outinord IND 1" | Concreto | Salón comunal 2 foso ascensor del bicicletero piso 5 | 2025-09-09 | 2025-09-12 | 2025-09-15 | 3 | 27.6 | 21.2 | 76.8
23472 - TERRA PPTO C (MANZANA 4) | M - 1269 | Outinord IND 1/2" | Concreto | Muros Torre 1 eje 1 al 5 Entre F - J Apt 1702 - 1703 | 2025-09-17 | 2025-10-15 | 2025-10-24 | 28 | 27.6 | 36.8 | 133.3
23472 - TERRA PPTO C (MANZANA 4) | M - 1269 | Outinord IND 1/2" | Concreto | Muros Torre 1 eje 1 al 5 Entre F - J Apt 1702 - 1703 | 2025-09-17 | 2025-10-15 | 2025-10-24 | 28 | 27.6 | 38 | 137.7
23472 - TERRA PPTO C (MANZANA 4) | M - 1269 | Outinord IND 1/2" | Concreto | Muros Torre 1 eje 1 al 5 Entre F - J Apt 1702 - 1703 | 2025-09-17 | 2025-10-15 | 2025-10-24 | 28 | 27.6 | 37.5 | 135.9
23472 - TERRA PPTO C (MANZANA 4) | M - 1269 | Outinord IND 1/2" | Concreto | Muros Torre 1 eje 1 al 5 Entre F - J Apt 1702 - 1703 | 2025-09-17 | 2025-10-01 | 2025-10-08 | 14 | 27.6 | 33.2 | 120.3
23472 - TERRA PPTO C (MANZANA 4) | M - 1269 | Outinord IND 1/2" | Concreto | Muros Torre 1 eje 1 al 5 Entre F - J Apt 1702 - 1703 | 2025-09-17 | 2025-10-01 | 2025-10-08 | 14 | 27.6 | 32.9 | 119.2
23472 - TERRA PPTO C (MANZANA 4) | M - 1269 | Outinord IND 1/2" | Concreto | Muros Torre 1 eje 1 al 5 Entre F - J Apt 1702 - 1703 | 2025-09-17 | 2025-09-24 | 2025-09-25 | 7 | 27.6 | 28.6 | 103.6
23472 - TERRA PPTO C (MANZANA 4) | M - 1269 | Outinord IND 1/2" | Concreto | Muros Torre 1 eje 1 al 5 Entre F - J Apt 1702 - 1703 | 2025-09-17 | 2025-09-24 | 2025-09-25 | 7 | 27.6 | 29 | 105.1
23472 - TERRA PPTO C (MANZANA 4) | M - 1269 | Outinord IND 1/2" | Concreto | Muros Torre 1 eje 1 al 5 Entre F - J Apt 1702 - 1703 | 2025-09-17 | 2025-09-20 | 2025-09-25 | 3 | 27.6 | 27.2 | 98.6
23472 - TERRA PPTO C (MANZANA 4) | M - 1269 | Outinord IND 1/2" | Concreto | Muros Torre 1 eje 1 al 5 Entre F - J Apt 1702 - 1703 | 2025-09-17 | 2025-09-20 | 2025-09-25 | 3 | 27.6 | 26.6 | 96.4
23472 - TERRA PPTO C (MANZANA 4) | M - 1270 | Outinord IND 1/2" | Concreto | Muros Torre 1 eje 12 al 19 entre A - E Apt 1808 1809 | 2025-09-18 | 2025-10-16 | 2025-10-24 | 28 | 27.6 | 32.3 | 117
23472 - TERRA PPTO C (MANZANA 4) | M - 1270 | Outinord IND 1/2" | Concreto | Muros Torre 1 eje 12 al 19 entre A - E Apt 1808 1809 | 2025-09-18 | 2025-10-16 | 2025-10-24 | 28 | 27.6 | 32.6 | 118.1
23472 - TERRA PPTO C (MANZANA 4) | M - 1270 | Outinord IND 1/2" | Concreto | Muros Torre 1 eje 12 al 19 entre A - E Apt 1808 1809 | 2025-09-18 | 2025-10-16 | 2025-10-24 | 28 | 27.6 | 33.1 | 119.9
23472 - TERRA PPTO C (MANZANA 4) | M - 1270 | Outinord IND 1/2" | Concreto | Muros Torre 1 eje 12 al 19 entre A - E Apt 1808 1809 | 2025-09-18 | 2025-10-02 | 2025-10-08 | 14 | 27.6 | 28.5 | 103.3
23472 - TERRA PPTO C (MANZANA 4) | M - 1270 | Outinord IND 1/2" | Concreto | Muros Torre 1 eje 12 al 19 entre A - E Apt 1808 1809 | 2025-09-18 | 2025-10-02 | 2025-10-08 | 14 | 27.6 | 28.2 | 102.2
23472 - TERRA PPTO C (MANZANA 4) | M - 1270 | Outinord IND 1/2" | Concreto | Muros Torre 1 eje 12 al 19 entre A - E Apt 1808 1809 | 2025-09-18 | 2025-09-25 | 2025-09-30 | 7 | 27.6 | 25.6 | 92.8
23472 - TERRA PPTO C (MANZANA 4) | M - 1270 | Outinord IND 1/2" | Concreto | Muros Torre 1 eje 12 al 19 entre A - E Apt 1808 1809 | 2025-09-18 | 2025-09-25 | 2025-09-30 | 7 | 27.6 | 25.7 | 93.1
23472 - TERRA PPTO C (MANZANA 4) | M - 1270 | Outinord IND 1/2" | Concreto | Muros Torre 1 eje 12 al 19 entre A - E Apt 1808 1809 | 2025-09-18 | 2025-09-21 | 2025-09-25 | 3 | 27.6 | 22.3 | 80.8
23472 - TERRA PPTO C (MANZANA 4) | M - 1270 | Outinord IND 1/2" | Concreto | Muros Torre 1 eje 12 al 19 entre A - E Apt 1808 1809 | 2025-09-18 | 2025-09-21 | 2025-09-25 | 3 | 27.6 | 21.3 | 77.2
23472 - TERRA PPTO C (MANZANA 4) | M - 1271 | Outinord IND 1/2" | Concreto | Muros Torre 1 eje 12 al 19 entre F - J Apt 1810, 1811 | 2025-09-19 | 2025-10-17 | 2025-10-24 | 28 | 27.6 | 37.4 | 135.5
23472 - TERRA PPTO C (MANZANA 4) | M - 1271 | Outinord IND 1/2" | Concreto | Muros Torre 1 eje 12 al 19 entre F - J Apt 1810, 1811 | 2025-09-19 | 2025-10-17 | 2025-10-24 | 28 | 27.6 | 36.8 | 133.3
23472 - TERRA PPTO C (MANZANA 4) | M - 1271 | Outinord IND 1/2" | Concreto | Muros Torre 1 eje 12 al 19 entre F - J Apt 1810, 1811 | 2025-09-19 | 2025-10-17 | 2025-10-24 | 28 | 27.6 | 38 | 137.7
23472 - TERRA PPTO C (MANZANA 4) | M - 1271 | Outinord IND 1/2" | Concreto | Muros Torre 1 eje 12 al 19 entre F - J Apt 1810, 1811 | 2025-09-19 | 2025-10-03 | 2025-10-08 | 14 | 27.6 | 34.2 | 123.9
23472 - TERRA PPTO C (MANZANA 4) | M - 1271 | Outinord IND 1/2" | Concreto | Muros Torre 1 eje 12 al 19 entre F - J Apt 1810, 1811 | 2025-09-19 | 2025-10-03 | 2025-10-08 | 14 | 27.6 | 33.4 | 121
23472 - TERRA PPTO C (MANZANA 4) | M - 1271 | Outinord IND 1/2" | Concreto | Muros Torre 1 eje 12 al 19 entre F - J Apt 1810, 1811 | 2025-09-19 | 2025-09-26 | 2025-09-30 | 7 | 27.6 | 29.7 | 107.6
23472 - TERRA PPTO C (MANZANA 4) | M - 1271 | Outinord IND 1/2" | Concreto | Muros Torre 1 eje 12 al 19 entre F - J Apt 1810, 1811 | 2025-09-19 | 2025-09-26 | 2025-09-30 | 7 | 27.6 | 29.4 | 106.5
23472 - TERRA PPTO C (MANZANA 4) | M - 1271 | Outinord IND 1/2" | Concreto | Muros Torre 1 eje 12 al 19 entre F - J Apt 1810, 1811 | 2025-09-19 | 2025-09-23 | 2025-09-25 | 4 | 27.6 | 26.6 | 96.4
23472 - TERRA PPTO C (MANZANA 4) | M - 1271 | Outinord IND 1/2" | Concreto | Muros Torre 1 eje 12 al 19 entre F - J Apt 1810, 1811 | 2025-09-19 | 2025-09-23 | 2025-09-25 | 4 | 27.6 | 26.3 | 95.3
23472 - TERRA PPTO C (MANZANA 4) | M - 1273 | Outinord IND 1/2" | Concreto | Muros Torre 1 eje 6 al 11 entre A - E Apt 1806, 1807 | 2025-09-20 | 2025-10-18 | 2025-10-24 | 28 | 27.6 | 30.9 | 112
23472 - TERRA PPTO C (MANZANA 4) | M - 1273 | Outinord IND 1/2" | Concreto | Muros Torre 1 eje 6 al 11 entre A - E Apt 1806, 1807 | 2025-09-20 | 2025-10-18 | 2025-10-24 | 28 | 27.6 | 30 | 108.7
23472 - TERRA PPTO C (MANZANA 4) | M - 1273 | Outinord IND 1/2" | Concreto | Muros Torre 1 eje 6 al 11 entre A - E Apt 1806, 1807 | 2025-09-20 | 2025-10-18 | 2025-10-24 | 28 | 27.6 | 30.3 | 109.8
23472 - TERRA PPTO C (MANZANA 4) | M - 1273 | Outinord IND 1/2" | Concreto | Muros Torre 1 eje 6 al 11 entre A - E Apt 1806, 1807 | 2025-09-20 | 2025-10-04 | 2025-10-08 | 14 | 27.6 | 26.8 | 97.1
23472 - TERRA PPTO C (MANZANA 4) | M - 1273 | Outinord IND 1/2" | Concreto | Muros Torre 1 eje 6 al 11 entre A - E Apt 1806, 1807 | 2025-09-20 | 2025-10-04 | 2025-10-08 | 14 | 27.6 | 26.5 | 96
23472 - TERRA PPTO C (MANZANA 4) | M - 1273 | Outinord IND 1/2" | Concreto | Muros Torre 1 eje 6 al 11 entre A - E Apt 1806, 1807 | 2025-09-20 | 2025-09-27 | 2025-09-30 | 7 | 27.6 | 23.4 | 84.8
23472 - TERRA PPTO C (MANZANA 4) | M - 1273 | Outinord IND 1/2" | Concreto | Muros Torre 1 eje 6 al 11 entre A - E Apt 1806, 1807 | 2025-09-20 | 2025-09-27 | 2025-09-30 | 7 | 27.6 | 22.9 | 83
23472 - TERRA PPTO C (MANZANA 4) | M - 1273 | Outinord IND 1/2" | Concreto | Muros Torre 1 eje 6 al 11 entre A - E Apt 1806, 1807 | 2025-09-20 | 2025-09-23 | 2025-09-25 | 3 | 27.6 | 19 | 68.8
23472 - TERRA PPTO C (MANZANA 4) | M - 1273 | Outinord IND 1/2" | Concreto | Muros Torre 1 eje 6 al 11 entre A - E Apt 1806, 1807 | 2025-09-20 | 2025-09-23 | 2025-09-25 | 3 | 27.6 | 18.5 | 67
23472 - TERRA PPTO C (MANZANA 4) | M - 1274 | Outinord IND 1" | Concreto | Salón comunal 2 placa de transición y torre 2 y 3 eje D - E entre 1 al 8 piso 1 | 2025-09-22 | 2025-10-20 | 2025-10-24 | 28 | 27.6 | 32.2 | 116.7
23472 - TERRA PPTO C (MANZANA 4) | M - 1274 | Outinord IND 1" | Concreto | Salón comunal 2 placa de transición y torre 2 y 3 eje D - E entre 1 al 8 piso 1 | 2025-09-22 | 2025-10-20 | 2025-10-24 | 28 | 27.6 | 32.5 | 117.8
23472 - TERRA PPTO C (MANZANA 4) | M - 1274 | Outinord IND 1" | Concreto | Salón comunal 2 placa de transición y torre 2 y 3 eje D - E entre 1 al 8 piso 1 | 2025-09-22 | 2025-10-20 | 2025-10-24 | 28 | 27.6 | 31.7 | 114.9
23472 - TERRA PPTO C (MANZANA 4) | M - 1274 | Outinord IND 1" | Concreto | Salón comunal 2 placa de transición y torre 2 y 3 eje D - E entre 1 al 8 piso 1 | 2025-09-22 | 2025-10-06 | 2025-10-08 | 14 | 27.6 | 28 | 101.4
23472 - TERRA PPTO C (MANZANA 4) | M - 1274 | Outinord IND 1" | Concreto | Salón comunal 2 placa de transición y torre 2 y 3 eje D - E entre 1 al 8 piso 1 | 2025-09-22 | 2025-10-06 | 2025-10-08 | 14 | 27.6 | 28.3 | 102.5
23472 - TERRA PPTO C (MANZANA 4) | M - 1274 | Outinord IND 1" | Concreto | Salón comunal 2 placa de transición y torre 2 y 3 eje D - E entre 1 al 8 piso 1 | 2025-09-22 | 2025-09-29 | 2025-09-30 | 7 | 27.6 | 24.6 | 89.1
23472 - TERRA PPTO C (MANZANA 4) | M - 1274 | Outinord IND 1" | Concreto | Salón comunal 2 placa de transición y torre 2 y 3 eje D - E entre 1 al 8 piso 1 | 2025-09-22 | 2025-09-29 | 2025-09-30 | 7 | 27.6 | 24 | 87
23472 - TERRA PPTO C (MANZANA 4) | M - 1274 | Outinord IND 1" | Concreto | Salón comunal 2 placa de transición y torre 2 y 3 eje D - E entre 1 al 8 piso 1 | 2025-09-22 | 2025-09-25 | 2025-09-30 | 3 | 27.6 | 20.1 | 72.8
23472 - TERRA PPTO C (MANZANA 4) | M - 1274 | Outinord IND 1" | Concreto | Salón comunal 2 placa de transición y torre 2 y 3 eje D - E entre 1 al 8 piso 1 | 2025-09-22 | 2025-09-25 | 2025-09-30 | 3 | 27.6 | 20.2 | 73.2
23472 - TERRA PPTO C (MANZANA 4) | M - 1276 | Outinord IND 1 / 2" | Concreto | Muros torre 1 eje 6 al 11 entre F - J apt. 1801, 1812 | 2025-09-22 | 2025-10-20 | 2025-10-24 | 28 | 27.6 | 38.4 | 139.1
23472 - TERRA PPTO C (MANZANA 4) | M - 1276 | Outinord IND 1 / 2" | Concreto | Muros torre 1 eje 6 al 11 entre F - J apt. 1801, 1812 | 2025-09-22 | 2025-10-20 | 2025-10-24 | 28 | 27.6 | 38 | 137.7
23472 - TERRA PPTO C (MANZANA 4) | M - 1276 | Outinord IND 1 / 2" | Concreto | Muros torre 1 eje 6 al 11 entre F - J apt. 1801, 1812 | 2025-09-22 | 2025-10-20 | 2025-10-24 | 28 | 27.6 | 38.1 | 138
23472 - TERRA PPTO C (MANZANA 4) | M - 1276 | Outinord IND 1 / 2" | Concreto | Muros torre 1 eje 6 al 11 entre F - J apt. 1801, 1812 | 2025-09-22 | 2025-10-06 | 2025-10-08 | 14 | 27.6 | 32.7 | 118.5
23472 - TERRA PPTO C (MANZANA 4) | M - 1276 | Outinord IND 1 / 2" | Concreto | Muros torre 1 eje 6 al 11 entre F - J apt. 1801, 1812 | 2025-09-22 | 2025-10-06 | 2025-10-08 | 14 | 27.6 | 32.9 | 119.2
23472 - TERRA PPTO C (MANZANA 4) | M - 1276 | Outinord IND 1 / 2" | Concreto | Muros torre 1 eje 6 al 11 entre F - J apt. 1801, 1812 | 2025-09-22 | 2025-09-29 | 2025-09-30 | 7 | 27.6 | 28.3 | 102.5
23472 - TERRA PPTO C (MANZANA 4) | M - 1276 | Outinord IND 1 / 2" | Concreto | Muros torre 1 eje 6 al 11 entre F - J apt. 1801, 1812 | 2025-09-22 | 2025-09-29 | 2025-09-30 | 7 | 27.6 | 28.7 | 104
23472 - TERRA PPTO C (MANZANA 4) | M - 1276 | Outinord IND 1 / 2" | Concreto | Muros torre 1 eje 6 al 11 entre F - J apt. 1801, 1812 | 2025-09-22 | 2025-09-25 | 2025-09-30 | 3 | 27.6 | 26.1 | 94.6
23472 - TERRA PPTO C (MANZANA 4) | M - 1276 | Outinord IND 1 / 2" | Concreto | Muros torre 1 eje 6 al 11 entre F - J apt. 1801, 1812 | 2025-09-22 | 2025-09-25 | 2025-09-30 | 3 | 27.6 | 25.6 | 92.8
23472 - TERRA PPTO C (MANZANA 4) | M - 1278 | Outinord IND 1/2 | Concreto | Muros torre 1 eje 1 al 5 entre A - E apt 1804 , 1805 | 2025-09-23 | 2025-10-21 | 2025-10-24 | 28 | 27.6 | 38.5 | 139.5
23472 - TERRA PPTO C (MANZANA 4) | M - 1278 | Outinord IND 1/2 | Concreto | Muros torre 1 eje 1 al 5 entre A - E apt 1804 , 1805 | 2025-09-23 | 2025-10-21 | 2025-10-24 | 28 | 27.6 | 38.9 | 140.9
23472 - TERRA PPTO C (MANZANA 4) | M - 1278 | Outinord IND 1/2 | Concreto | Muros torre 1 eje 1 al 5 entre A - E apt 1804 , 1805 | 2025-09-23 | 2025-10-21 | 2025-10-24 | 28 | 27.6 | 38 | 137.7
23472 - TERRA PPTO C (MANZANA 4) | M - 1278 | Outinord IND 1/2 | Concreto | Muros torre 1 eje 1 al 5 entre A - E apt 1804 , 1805 | 2025-09-23 | 2025-10-07 | 2025-10-08 | 14 | 27.6 | 34.6 | 125.4
23472 - TERRA PPTO C (MANZANA 4) | M - 1278 | Outinord IND 1/2 | Concreto | Muros torre 1 eje 1 al 5 entre A - E apt 1804 , 1805 | 2025-09-23 | 2025-10-07 | 2025-10-08 | 14 | 27.6 | 34.2 | 123.9
23472 - TERRA PPTO C (MANZANA 4) | M - 1278 | Outinord IND 1/2 | Concreto | Muros torre 1 eje 1 al 5 entre A - E apt 1804 , 1805 | 2025-09-23 | 2025-09-30 | 2025-10-08 | 7 | 27.6 | 30.8 | 111.6
23472 - TERRA PPTO C (MANZANA 4) | M - 1278 | Outinord IND 1/2 | Concreto | Muros torre 1 eje 1 al 5 entre A - E apt 1804 , 1805 | 2025-09-23 | 2025-09-30 | 2025-10-08 | 7 | 27.6 | 30.9 | 112
23472 - TERRA PPTO C (MANZANA 4) | M - 1278 | Outinord IND 1/2 | Concreto | Muros torre 1 eje 1 al 5 entre A - E apt 1804 , 1805 | 2025-09-23 | 2025-09-26 | 2025-09-30 | 3 | 27.6 | 24.3 | 88
23472 - TERRA PPTO C (MANZANA 4) | M - 1278 | Outinord IND 1/2 | Concreto | Muros torre 1 eje 1 al 5 entre A - E apt 1804 , 1805 | 2025-09-23 | 2025-09-26 | 2025-09-30 | 3 | 27.6 | 23.9 | 86.6
23472 - TERRA PPTO C (MANZANA 4) | M - 1280 | Outinord IND 1/2" | Concreto | Muros torre 1 eje 1 al 5 entre F - J apt 1802 , 1803 | 2025-09-24 | 2025-10-22 | 2025-10-24 | 28 | 27.6 | 38.9 | 140.9
23472 - TERRA PPTO C (MANZANA 4) | M - 1280 | Outinord IND 1/2" | Concreto | Muros torre 1 eje 1 al 5 entre F - J apt 1802 , 1803 | 2025-09-24 | 2025-10-22 | 2025-10-24 | 28 | 27.6 | 38.5 | 139.5
23472 - TERRA PPTO C (MANZANA 4) | M - 1280 | Outinord IND 1/2" | Concreto | Muros torre 1 eje 1 al 5 entre F - J apt 1802 , 1803 | 2025-09-24 | 2025-10-22 | 2025-10-24 | 28 | 27.6 | 39.5 | 143.1
23472 - TERRA PPTO C (MANZANA 4) | M - 1280 | Outinord IND 1/2" | Concreto | Muros torre 1 eje 1 al 5 entre F - J apt 1802 , 1803 | 2025-09-24 | 2025-10-08 | 2025-10-13 | 14 | 27.6 | 34.7 | 125.7
23472 - TERRA PPTO C (MANZANA 4) | M - 1280 | Outinord IND 1/2" | Concreto | Muros torre 1 eje 1 al 5 entre F - J apt 1802 , 1803 | 2025-09-24 | 2025-10-08 | 2025-10-13 | 14 | 27.6 | 34.8 | 126.1
23472 - TERRA PPTO C (MANZANA 4) | M - 1280 | Outinord IND 1/2" | Concreto | Muros torre 1 eje 1 al 5 entre F - J apt 1802 , 1803 | 2025-09-24 | 2025-10-01 | 2025-10-08 | 7 | 27.6 | 31.7 | 114.9
23472 - TERRA PPTO C (MANZANA 4) | M - 1280 | Outinord IND 1/2" | Concreto | Muros torre 1 eje 1 al 5 entre F - J apt 1802 , 1803 | 2025-09-24 | 2025-10-01 | 2025-10-08 | 7 | 27.6 | 31.8 | 115.2
23472 - TERRA PPTO C (MANZANA 4) | M - 1280 | Outinord OND 1/2" | Concreto | Muros torre 1 eje 1 al 5 entre F - J apt 1802 , 1803 | 2025-09-24 | 2025-09-27 | 2025-09-30 | 3 | 27.6 | 27.8 | 100.7
23472 - TERRA PPTO C (MANZANA 4) | M - 1280 | Outinord OND 1/2" | Concreto | Muros torre 1 eje 1 al 5 entre F - J apt 1802 , 1803 | 2025-09-24 | 2025-09-27 | 2025-09-30 | 3 | 27.6 | 27.9 | 101.1
23472 - TERRA PPTO C (MANZANA 4) | M - 1282 | Outinord IND 1/2" | Concreto | Muros torre 1 eje 12 al 19 entre 19 entre A - E apt 1908 , 1909 | 2025-09-25 | 2025-10-23 | 2025-10-24 | 28 | 27.6 | 38 | 137.7
23472 - TERRA PPTO C (MANZANA 4) | M - 1282 | Outinord IND 1/2" | Concreto | Muros torre 1 eje 12 al 19 entre 19 entre A - E apt 1908 , 1909 | 2025-09-25 | 2025-10-23 | 2025-10-24 | 28 | 27.6 | 36.8 | 133.3
23472 - TERRA PPTO C (MANZANA 4) | M - 1282 | Outinord IND 1/2" | Concreto | Muros torre 1 eje 12 al 19 entre 19 entre A - E apt 1908 , 1909 | 2025-09-25 | 2025-10-23 | 2025-10-24 | 28 | 27.6 | 37 | 134.1
23472 - TERRA PPTO C (MANZANA 4) | M - 1282 | Outinord IND 1/2" | Concreto | Muros torre 1 eje 12 al 19 entre 19 entre A - E apt 1908 , 1909 | 2025-09-25 | 2025-10-09 | 2025-10-13 | 14 | 27.6 | 32.6 | 118.1
23472 - TERRA PPTO C (MANZANA 4) | M - 1282 | Outinord IND 1/2" | Concreto | Muros torre 1 eje 12 al 19 entre 19 entre A - E apt 1908 , 1909 | 2025-09-25 | 2025-10-09 | 2025-10-13 | 14 | 27.6 | 31.8 | 115.2
23472 - TERRA PPTO C (MANZANA 4) | M - 1282 | Outinord IND 1/2" | Concreto | Muros torre 1 eje 12 al 19 entre 19 entre A - E apt 1908 , 1909 | 2025-09-25 | 2025-10-02 | 2025-10-08 | 7 | 27.6 | 28.8 | 104.3
23472 - TERRA PPTO C (MANZANA 4) | M - 1282 | Outinord IND 1/2" | Concreto | Muros torre 1 eje 12 al 19 entre 19 entre A - E apt 1908 , 1909 | 2025-09-25 | 2025-10-02 | 2025-10-08 | 7 | 27.6 | 28.3 | 102.5
23472 - TERRA PPTO C (MANZANA 4) | M - 1282 | Outinord IND 1/2" | Concreto | Muros torre 1 eje 12 al 19 entre 19 entre A - E apt 1908 , 1909 | 2025-09-25 | 2025-09-28 | 2025-09-30 | 3 | 27.6 | 25 | 90.6
23472 - TERRA PPTO C (MANZANA 4) | M - 1282 | Outinord IND 1/2" | Concreto | Muros torre 1 eje 12 al 19 entre 19 entre A - E apt 1908 , 1909 | 2025-09-25 | 2025-09-28 | 2025-09-30 | 3 | 27.6 | 24.5 | 88.8
23472 - TERRA PPTO C (MANZANA 4) | M - 1284 | Outinord IND 1/2" | Concreto | Muros Torre 1 eje 12 al 19 entre F - J Apt 1910, 1911 | 2025-09-26 | 2025-10-24 | 2025-10-30 | 28 | 27.6 | 40.2 | 145.7
23472 - TERRA PPTO C (MANZANA 4) | M - 1284 | Outinord IND 1/2" | Concreto | Muros Torre 1 eje 12 al 19 entre F - J Apt 1910, 1911 | 2025-09-26 | 2025-10-24 | 2025-10-30 | 28 | 27.6 | 39.7 | 143.8
23472 - TERRA PPTO C (MANZANA 4) | M - 1284 | Outinord IND 1/2" | Concreto | Muros Torre 1 eje 12 al 19 entre F - J Apt 1910, 1911 | 2025-09-26 | 2025-10-24 | 2025-10-30 | 28 | 27.6 | 40.8 | 147.8
23472 - TERRA PPTO C (MANZANA 4) | M - 1284 | Outinord IND 1/2" | Concreto | Muros Torre 1 eje 12 al 19 entre F - J Apt 1910, 1911 | 2025-09-26 | 2025-10-10 | 2025-10-15 | 14 | 27.6 | 36.5 | 132.2
23472 - TERRA PPTO C (MANZANA 4) | M - 1284 | Outinord IND 1/2" | Concreto | Muros Torre 1 eje 12 al 19 entre F - J Apt 1910, 1911 | 2025-09-26 | 2025-10-10 | 2025-10-15 | 14 | 27.6 | 36 | 130.4
23472 - TERRA PPTO C (MANZANA 4) | M - 1284 | Outinord IND 1/2" | Concreto | Muros Torre 1 eje 12 al 19 entre F - J Apt 1910, 1911 | 2025-09-26 | 2025-10-03 | 2025-10-08 | 7 | 27.6 | 31.4 | 113.8
23472 - TERRA PPTO C (MANZANA 4) | M - 1284 | Outinord IND 1/2" | Concreto | Muros Torre 1 eje 12 al 19 entre F - J Apt 1910, 1911 | 2025-09-26 | 2025-10-03 | 2025-10-08 | 7 | 27.6 | 31.5 | 114.1
23472 - TERRA PPTO C (MANZANA 4) | M - 1284 | Outinord IND 1/2" | Concreto | Muros Torre 1 eje 12 al 19 entre F - J Apt 1910, 1911 | 2025-09-26 | 2025-09-30 | 2025-10-08 | 4 | 27.6 | 28.6 | 103.6
23472 - TERRA PPTO C (MANZANA 4) | M - 1284 | Outinord IND 1/2" | Concreto | Muros Torre 1 eje 12 al 19 entre F - J Apt 1910, 1911 | 2025-09-26 | 2025-09-30 | 2025-10-08 | 4 | 27.6 | 28.4 | 102.9
23472 - TERRA PPTO C (MANZANA 4) | M - 1286 | Outinord IND 1/2" | Concreto | Muros Torre 1 eje 6 al 11 entre A - E Apt 1906, 1907 | 2025-09-27 | 2025-10-25 | 2025-10-30 | 28 | 27.6 | 35.5 | 128.6
23472 - TERRA PPTO C (MANZANA 4) | M - 1286 | Outinord IND 1/2" | Concreto | Muros Torre 1 eje 6 al 11 entre A - E Apt 1906, 1907 | 2025-09-27 | 2025-10-25 | 2025-10-30 | 28 | 27.6 | 35.6 | 129
23472 - TERRA PPTO C (MANZANA 4) | M - 1286 | Outinord IND 1/2" | Concreto | Muros Torre 1 eje 6 al 11 entre A - E Apt 1906, 1907 | 2025-09-27 | 2025-10-25 | 2025-10-30 | 28 | 27.6 | 35 | 126.8
23472 - TERRA PPTO C (MANZANA 4) | M - 1286 | Outinord IND 1/2" | Concreto | Muros Torre 1 eje 6 al 11 entre A - E Apt 1906, 1907 | 2025-09-27 | 2025-10-11 | 2025-10-15 | 14 | 27.6 | 30.6 | 110.9
23472 - TERRA PPTO C (MANZANA 4) | M - 1286 | Outinord IND 1/2" | Concreto | Muros Torre 1 eje 6 al 11 entre A - E Apt 1906, 1907 | 2025-09-27 | 2025-10-11 | 2025-10-15 | 14 | 27.6 | 29.5 | 106.9
23472 - TERRA PPTO C (MANZANA 4) | M - 1286 | Outinord IND 1/2" | Concreto | Muros Torre 1 eje 6 al 11 entre A - E Apt 1906, 1907 | 2025-09-27 | 2025-10-04 | 2025-10-08 | 7 | 27.6 | 24.6 | 89.1
23472 - TERRA PPTO C (MANZANA 4) | M - 1286 | Outinord IND 1/2" | Concreto | Muros Torre 1 eje 6 al 11 entre A - E Apt 1906, 1907 | 2025-09-27 | 2025-10-04 | 2025-10-08 | 7 | 27.6 | 24.9 | 90.2
23472 - TERRA PPTO C (MANZANA 4) | M - 1286 | Outinord IND 1/2" | Concreto | Muros Torre 1 eje 6 al 11 entre A - E Apt 1906, 1907 | 2025-09-27 | 2025-09-30 | 2025-10-08 | 3 | 27.6 | 21.1 | 76.4
23472 - TERRA PPTO C (MANZANA 4) | M - 1286 | Outinord IND 1/2" | Concreto | Muros Torre 1 eje 6 al 11 entre A - E Apt 1906, 1907 | 2025-09-27 | 2025-09-30 | 2025-10-08 | 3 | 27.6 | 20.7 | 75
23472 - TERRA PPTO C (MANZANA 4) | M - 1288 | Outinord IND 1/2" | Concreto | Muros torre 1 eje 6 al 11 entre F - J apt 1912 - 1901 | 2025-09-29 | 2025-10-27 | 2025-10-30 | 28 | 27.6 | 38.8 | 140.6
23472 - TERRA PPTO C (MANZANA 4) | M - 1288 | Outinord IND 1/2" | Concreto | Muros torre 1 eje 6 al 11 entre F - J apt 1912 - 1901 | 2025-09-29 | 2025-10-27 | 2025-10-30 | 28 | 27.6 | 37.7 | 136.6
23472 - TERRA PPTO C (MANZANA 4) | M - 1288 | Outinord IND 1/2" | Concreto | Muros torre 1 eje 6 al 11 entre F - J apt 1912 - 1901 | 2025-09-29 | 2025-10-27 | 2025-10-30 | 28 | 27.6 | 39.3 | 142.4
23472 - TERRA PPTO C (MANZANA 4) | M - 1288 | Outinord IND 1/2" | Concreto | Muros torre 1 eje 6 al 11 entre F - J apt 1912 - 1901 | 2025-09-29 | 2025-10-13 | 2025-10-15 | 14 | 27.6 | 33.3 | 120.7
23472 - TERRA PPTO C (MANZANA 4) | M - 1288 | Outinord IND 1/2" | Concreto | Muros torre 1 eje 6 al 11 entre F - J apt 1912 - 1901 | 2025-09-29 | 2025-10-13 | 2025-10-15 | 14 | 27.6 | 33.4 | 121
23472 - TERRA PPTO C (MANZANA 4) | M - 1288 | Outinord IND 1/2" | Concreto | Muros torre 1 eje 6 al 11 entre F - J apt 1912 - 1901 | 2025-09-29 | 2025-10-06 | 2025-10-08 | 7 | 27.6 | 28.2 | 102.2
23472 - TERRA PPTO C (MANZANA 4) | M - 1288 | Outinord IND 1/2" | Concreto | Muros torre 1 eje 6 al 11 entre F - J apt 1912 - 1901 | 2025-09-29 | 2025-10-06 | 2025-10-08 | 7 | 27.6 | 27.7 | 100.4
23472 - TERRA PPTO C (MANZANA 4) | M - 1288 | Outinord IND 1/2" | Concreto | Muros torre 1 eje 6 al 11 entre F - J apt 1912 - 1901 | 2025-09-29 | 2025-10-02 | 2025-10-08 | 3 | 27.6 | 24.8 | 89.9
23472 - TERRA PPTO C (MANZANA 4) | M - 1288 | Outinord IND 1/2" | Concreto | Muros torre 1 eje 6 al 11 entre F - J apt 1912 - 1901 | 2025-09-29 | 2025-10-02 | 2025-10-08 | 3 | 27.6 | 25 | 90.6
23472 - TERRA PPTO C (MANZANA 4) | M - 1290 | Outinord IND 1/2" | Concreto | Muros torre 1 eje 1 al 5 entre A - E apt 1904 - 1905 | 2025-09-30 | 2025-10-28 | 2025-10-30 | 28 | 27.6 | 39 | 141.3
23472 - TERRA PPTO C (MANZANA 4) | M - 1290 | Outinord IND 1/2" | Concreto | Muros torre 1 eje 1 al 5 entre A - E apt 1904 - 1905 | 2025-09-30 | 2025-10-28 | 2025-10-30 | 28 | 27.6 | 38.7 | 140.2
23472 - TERRA PPTO C (MANZANA 4) | M - 1290 | Outinord IND 1/2" | Concreto | Muros torre 1 eje 1 al 5 entre A - E apt 1904 - 1905 | 2025-09-30 | 2025-10-28 | 2025-10-30 | 28 | 27.6 | 38.1 | 138
23472 - TERRA PPTO C (MANZANA 4) | M - 1290 | Outinord IND 1/2" | Concreto | Muros torre 1 eje 1 al 5 entre A - E apt 1904 - 1905 | 2025-09-30 | 2025-10-14 | 2025-10-15 | 14 | 27.6 | 33.6 | 121.7
23472 - TERRA PPTO C (MANZANA 4) | M - 1290 | Outinord IND 1/2" | Concreto | Muros torre 1 eje 1 al 5 entre A - E apt 1904 - 1905 | 2025-09-30 | 2025-10-14 | 2025-10-15 | 14 | 27.6 | 32.4 | 117.4
23472 - TERRA PPTO C (MANZANA 4) | M - 1290 | Outinord IND 1/2" | Concreto | Muros torre 1 eje 1 al 5 entre A - E apt 1904 - 1905 | 2025-09-30 | 2025-10-07 | 2025-10-08 | 7 | 27.6 | 28.5 | 103.3
23472 - TERRA PPTO C (MANZANA 4) | M - 1290 | Outinord IND 1/2" | Concreto | Muros torre 1 eje 1 al 5 entre A - E apt 1904 - 1905 | 2025-09-30 | 2025-10-07 | 2025-10-08 | 7 | 27.6 | 27.6 | 100
23472 - TERRA PPTO C (MANZANA 4) | M - 1290 | Outinord IND 1/2" | Concreto | Muros torre 1 eje 1 al 5 entre A - E apt 1904 - 1905 | 2025-09-30 | 2025-10-03 | 2025-10-08 | 3 | 27.6 | 18.7 | 67.8
23472 - TERRA PPTO C (MANZANA 4) | M - 1290 | Outinord IND 1/2" | Concreto | Muros torre 1 eje 1 al 5 entre A - E apt 1904 - 1905 | 2025-09-30 | 2025-10-03 | 2025-10-08 | 3 | 27.6 | 18.4 | 66.7
23472 - TERRA PPTO C (MANZANA 4) | M - 1292 | Outinord IND 1/2" | Concreto | Muros torre 1 eje 1 al 5 entre F - J apt 1902 - 1903 | 2025-10-01 | 2025-10-29 | 2025-10-30 | 28 | 27.6 | 41.2 | 149.3
23472 - TERRA PPTO C (MANZANA 4) | M - 1292 | Outinord IND 1/2" | Concreto | Muros torre 1 eje 1 al 5 entre F - J apt 1902 - 1903 | 2025-10-01 | 2025-10-29 | 2025-10-30 | 28 | 27.6 | 40.6 | 147.1
23472 - TERRA PPTO C (MANZANA 4) | M - 1292 | Outinord IND 1/2" | Concreto | Muros torre 1 eje 1 al 5 entre F - J apt 1902 - 1903 | 2025-10-01 | 2025-10-29 | 2025-10-30 | 28 | 27.6 | 41 | 148.6
23472 - TERRA PPTO C (MANZANA 4) | M - 1292 | Outinord IND 1/2" | Concreto | Muros torre 1 eje 1 al 5 entre F - J apt 1902 - 1903 | 2025-10-01 | 2025-10-15 | 2025-10-24 | 14 | 27.6 | 36.2 | 131.2
23472 - TERRA PPTO C (MANZANA 4) | M - 1292 | Outinord IND 1/2" | Concreto | Muros torre 1 eje 1 al 5 entre F - J apt 1902 - 1903 | 2025-10-01 | 2025-10-15 | 2025-10-24 | 14 | 27.6 | 35 | 126.8
23472 - TERRA PPTO C (MANZANA 4) | M - 1292 | Outinord IND 1/2" | Concreto | Muros torre 1 eje 1 al 5 entre F - J apt 1902 - 1903 | 2025-10-01 | 2025-10-08 | 2025-10-13 | 7 | 27.6 | 31.9 | 115.6
23472 - TERRA PPTO C (MANZANA 4) | M - 1292 | Outinord IND 1/2" | Concreto | Muros torre 1 eje 1 al 5 entre F - J apt 1902 - 1903 | 2025-10-01 | 2025-10-08 | 2025-10-13 | 7 | 27.6 | 32.2 | 116.7
23472 - TERRA PPTO C (MANZANA 4) | M - 1292 | Outinord IND 1/2" | Concreto | Muros torre 1 eje 1 al 5 entre F - J apt 1902 - 1903 | 2025-10-01 | 2025-10-04 | 2025-10-08 | 3 | 27.6 | 28 | 101.4
23472 - TERRA PPTO C (MANZANA 4) | M - 1292 | Outinord IND 1/2" | Concreto | Muros torre 1 eje 1 al 5 entre F - J apt 1902 - 1903 | 2025-10-01 | 2025-10-04 | 2025-10-08 | 3 | 27.6 | 27.7 | 100.4
23472 - TERRA PPTO C (MANZANA 4) | M - 1294 | Outinord IND 1/2" | Concreto | Muros torre 1 eje 12 al 19 entre A - E apt 2008 - 2009 | 2025-10-02 | 2025-10-30 | 2025-11-05 | 28 | 27.6 | 40 | 144.9
23472 - TERRA PPTO C (MANZANA 4) | M - 1294 | Outinord IND 1/2" | Concreto | Muros torre 1 eje 12 al 19 entre A - E apt 2008 - 2009 | 2025-10-02 | 2025-10-30 | 2025-11-05 | 28 | 27.6 | 39.7 | 143.8
23472 - TERRA PPTO C (MANZANA 4) | M - 1294 | Outinord IND 1/2" | Concreto | Muros torre 1 eje 12 al 19 entre A - E apt 2008 - 2009 | 2025-10-02 | 2025-10-30 | 2025-11-05 | 28 | 27.6 | 39.2 | 142
23472 - TERRA PPTO C (MANZANA 4) | M - 1294 | Outinord IND 1/2" | Concreto | Muros torre 1 eje 12 al 19 entre A - E apt 2008 - 2009 | 2025-10-02 | 2025-10-16 | 2025-10-24 | 14 | 27.6 | 34.3 | 124.3
23472 - TERRA PPTO C (MANZANA 4) | M - 1294 | Outinord IND 1/2" | Concreto | Muros torre 1 eje 12 al 19 entre A - E apt 2008 - 2009 | 2025-10-02 | 2025-10-16 | 2025-10-24 | 14 | 27.6 | 34 | 123.2
23472 - TERRA PPTO C (MANZANA 4) | M - 1294 | Outinord IND 1/2" | Concreto | Muros torre 1 eje 12 al 19 entre A - E apt 2008 - 2009 | 2025-10-02 | 2025-10-09 | 2025-10-13 | 7 | 27.6 | 29.2 | 105.8
23472 - TERRA PPTO C (MANZANA 4) | M - 1294 | Outinord IND 1/2" | Concreto | Muros torre 1 eje 12 al 19 entre A - E apt 2008 - 2009 | 2025-10-02 | 2025-10-09 | 2025-10-13 | 7 | 27.6 | 28.6 | 103.6
23472 - TERRA PPTO C (MANZANA 4) | M - 1294 | Outinord IND 1/2" | Concreto | Muros torre 1 eje 12 al 19 entre A - E apt 2008 - 2009 | 2025-10-02 | 2025-10-05 | 2025-10-08 | 3 | 27.6 | 25.7 | 93.1
23472 - TERRA PPTO C (MANZANA 4) | M - 1294 | Outinord IND 1/2" | Concreto | Muros torre 1 eje 12 al 19 entre A - E apt 2008 - 2009 | 2025-10-02 | 2025-10-05 | 2025-10-08 | 3 | 27.6 | 25.1 | 90.9
23472 - TERRA PPTO C (MANZANA 4) | M - 1296 | Outinord IND 1/2" | Concreto | Muros Torre 1 eje 12 al 19 entre F - J Apt 2010, 2011 | 2025-10-03 | 2025-10-31 | 2025-11-05 | 28 | 27.6 | 41.6 | 150.7
23472 - TERRA PPTO C (MANZANA 4) | M - 1296 | Outinord IND 1/2" | Concreto | Muros Torre 1 eje 12 al 19 entre F - J Apt 2010, 2011 | 2025-10-03 | 2025-10-31 | 2025-11-05 | 28 | 27.6 | 41.1 | 148.9
23472 - TERRA PPTO C (MANZANA 4) | M - 1296 | Outinord IND 1/2" | Concreto | Muros Torre 1 eje 12 al 19 entre F - J Apt 2010, 2011 | 2025-10-03 | 2025-10-31 | 2025-11-05 | 28 | 27.6 | 40 | 144.9
23472 - TERRA PPTO C (MANZANA 4) | M - 1296 | Outinord IND 1/2" | Concreto | Muros Torre 1 eje 12 al 19 entre F - J Apt 2010, 2011 | 2025-10-03 | 2025-10-17 | 2025-10-24 | 14 | 27.6 | 36.3 | 131.5
23472 - TERRA PPTO C (MANZANA 4) | M - 1296 | Outinord IND 1/2" | Concreto | Muros Torre 1 eje 12 al 19 entre F - J Apt 2010, 2011 | 2025-10-03 | 2025-10-17 | 2025-10-24 | 14 | 27.6 | 36.9 | 133.7
23472 - TERRA PPTO C (MANZANA 4) | M - 1296 | Outinord IND 1/2" | Concreto | Muros Torre 1 eje 12 al 19 entre F - J Apt 2010, 2011 | 2025-10-03 | 2025-10-10 | 2025-10-15 | 7 | 27.6 | 30.2 | 109.4
23472 - TERRA PPTO C (MANZANA 4) | M - 1296 | Outinord IND 1/2" | Concreto | Muros Torre 1 eje 12 al 19 entre F - J Apt 2010, 2011 | 2025-10-03 | 2025-10-10 | 2025-10-15 | 7 | 27.6 | 29.6 | 107.2
23472 - TERRA PPTO C (MANZANA 4) | M - 1296 | Outinord IND 1/2" | Concreto | Muros Torre 1 eje 12 al 19 entre F - J Apt 2010, 2011 | 2025-10-03 | 2025-10-07 | 2025-10-13 | 4 | 27.6 | 25.4 | 92
23472 - TERRA PPTO C (MANZANA 4) | M - 1296 | Outinord IND 1/2" | Concreto | Muros Torre 1 eje 12 al 19 entre F - J Apt 2010, 2011 | 2025-10-03 | 2025-10-07 | 2025-10-13 | 4 | 27.6 | 24.7 | 89.5
23472 - TERRA PPTO C (MANZANA 4) | M - 1298 | Outinord IND 1/2" | Concreto | Muros Torre 1 eje 6 al 11 entre A - E Apt 2006, 2007 | 2025-10-04 | 2025-11-01 | 2025-11-05 | 28 | 27.6 | 36.5 | 132.2
23472 - TERRA PPTO C (MANZANA 4) | M - 1298 | Outinord IND 1/2" | Concreto | Muros Torre 1 eje 6 al 11 entre A - E Apt 2006, 2007 | 2025-10-04 | 2025-11-01 | 2025-11-05 | 28 | 27.6 | 35.4 | 128.3
23472 - TERRA PPTO C (MANZANA 4) | M - 1298 | Outinord IND 1/2" | Concreto | Muros Torre 1 eje 6 al 11 entre A - E Apt 2006, 2007 | 2025-10-04 | 2025-11-01 | 2025-11-05 | 28 | 27.6 | 35.7 | 129.3
23472 - TERRA PPTO C (MANZANA 4) | M - 1298 | Outinord IND 1/2" | Concreto | Muros Torre 1 eje 6 al 11 entre A - E Apt 2006, 2007 | 2025-10-04 | 2025-10-18 | 2025-10-24 | 14 | 27.6 | 30.6 | 110.9
23472 - TERRA PPTO C (MANZANA 4) | M - 1298 | Outinord IND 1/2" | Concreto | Muros Torre 1 eje 6 al 11 entre A - E Apt 2006, 2007 | 2025-10-04 | 2025-10-18 | 2025-10-24 | 14 | 27.6 | 29.7 | 107.6
23472 - TERRA PPTO C (MANZANA 4) | M - 1298 | Outinord IND 1/2" | Concreto | Muros Torre 1 eje 6 al 11 entre A - E Apt 2006, 2007 | 2025-10-04 | 2025-10-11 | 2025-10-15 | 7 | 27.6 | 25.9 | 93.8
23472 - TERRA PPTO C (MANZANA 4) | M - 1298 | Outinord IND 1/2" | Concreto | Muros Torre 1 eje 6 al 11 entre A - E Apt 2006, 2007 | 2025-10-04 | 2025-10-11 | 2025-10-15 | 7 | 27.6 | 25.5 | 92.4
23472 - TERRA PPTO C (MANZANA 4) | M - 1298 | Outinord IND 1/2" | Concreto | Muros Torre 1 eje 6 al 11 entre A - E Apt 2006, 2007 | 2025-10-04 | 2025-10-07 | 2025-10-13 | 3 | 27.6 | 21.3 | 77.2
23472 - TERRA PPTO C (MANZANA 4) | M - 1298 | Outinord IND 1/2" | Concreto | Muros Torre 1 eje 6 al 11 entre A - E Apt 2006, 2007 | 2025-10-04 | 2025-10-07 | 2025-10-13 | 3 | 27.6 | 20.8 | 75.4
23472 - TERRA PPTO C (MANZANA 4) | M - 1300 | Outinord IND 1 / 2" | Concreto | Muros torre 1 eje 6 al 11 entre F - J apt 2001, 2012 | 2025-10-06 | 2025-11-03 | 2025-11-05 | 28 | 27.6 | 36.1 | 130.8
23472 - TERRA PPTO C (MANZANA 4) | M - 1300 | Outinord IND 1 / 2" | Concreto | Muros torre 1 eje 6 al 11 entre F - J apt 2001, 2012 | 2025-10-06 | 2025-11-03 | 2025-11-05 | 28 | 27.6 | 36.2 | 131.2
23472 - TERRA PPTO C (MANZANA 4) | M - 1300 | Outinord IND 1 / 2" | Concreto | Muros torre 1 eje 6 al 11 entre F - J apt 2001, 2012 | 2025-10-06 | 2025-11-03 | 2025-11-05 | 28 | 27.6 | 35.7 | 129.3
23472 - TERRA PPTO C (MANZANA 4) | M - 1300 | Outinord IND 1 / 2" | Concreto | Muros torre 1 eje 6 al 11 entre F - J apt 2001, 2012 | 2025-10-06 | 2025-10-20 | 2025-10-24 | 14 | 27.6 | 30.6 | 110.9
23472 - TERRA PPTO C (MANZANA 4) | M - 1300 | Outinord IND 1 / 2" | Concreto | Muros torre 1 eje 6 al 11 entre F - J apt 2001, 2012 | 2025-10-06 | 2025-10-20 | 2025-10-24 | 14 | 27.6 | 29.8 | 108
23472 - TERRA PPTO C (MANZANA 4) | M - 1300 | Outinord IND 1 / 2" | Concreto | Muros torre 1 eje 6 al 11 entre F - J apt 2001, 2012 | 2025-10-06 | 2025-10-13 | 2025-10-15 | 7 | 27.6 | 25.2 | 91.3
23472 - TERRA PPTO C (MANZANA 4) | M - 1300 | Outinord IND 1 / 2" | Concreto | Muros torre 1 eje 6 al 11 entre F - J apt 2001, 2012 | 2025-10-06 | 2025-10-13 | 2025-10-15 | 7 | 27.6 | 24.8 | 89.9
23472 - TERRA PPTO C (MANZANA 4) | M - 1300 | Outinord IND 1 / 2" | Concreto | Muros torre 1 eje 6 al 11 entre F - J apt 2001, 2012 | 2025-10-06 | 2025-10-09 | 2025-10-13 | 3 | 27.6 | 21.1 | 76.4
23472 - TERRA PPTO C (MANZANA 4) | M - 1300 | Outinord IND 1 / 2" | Concreto | Muros torre 1 eje 6 al 11 entre F - J apt 2001, 2012 | 2025-10-06 | 2025-10-09 | 2025-10-13 | 3 | 27.6 | 21.3 | 77.2
23472 - TERRA PPTO C (MANZANA 4) | M - 1301 | Outinord IND 1" | Concreto | Salón comunal matera tipo 6 eje A entre 9 al 11 | 2025-10-07 | 2025-11-04 | 2025-11-06 | 28 | 27.6 | 37 | 134.1
23472 - TERRA PPTO C (MANZANA 4) | M - 1301 | Outinord IND 1" | Concreto | Salón comunal matera tipo 6 eje A entre 9 al 11 | 2025-10-07 | 2025-11-04 | 2025-11-06 | 28 | 27.6 | 36.7 | 133
23472 - TERRA PPTO C (MANZANA 4) | M - 1301 | Outinord IND 1" | Concreto | Salón comunal matera tipo 6 eje A entre 9 al 11 | 2025-10-07 | 2025-11-04 | 2025-11-06 | 28 | 27.6 | 35.7 | 129.3
23472 - TERRA PPTO C (MANZANA 4) | M - 1301 | Outinord IND 1" | Concreto | Salón comunal matera tipo 6 eje A entre 9 al 11 | 2025-10-07 | 2025-10-21 | 2025-10-24 | 14 | 27.6 | 31.1 | 112.7
23472 - TERRA PPTO C (MANZANA 4) | M - 1301 | Outinord IND 1" | Concreto | Salón comunal matera tipo 6 eje A entre 9 al 11 | 2025-10-07 | 2025-10-21 | 2025-10-24 | 14 | 27.6 | 30.6 | 110.9
23472 - TERRA PPTO C (MANZANA 4) | M - 1301 | Outinord IND 1" | Concreto | Salón comunal matera tipo 6 eje A entre 9 al 11 | 2025-10-07 | 2025-10-14 | 2025-10-15 | 7 | 27.6 | 27.3 | 98.9
23472 - TERRA PPTO C (MANZANA 4) | M - 1301 | Outinord IND 1" | Concreto | Salón comunal matera tipo 6 eje A entre 9 al 11 | 2025-10-07 | 2025-10-14 | 2025-10-15 | 7 | 27.6 | 27.7 | 100.4
23472 - TERRA PPTO C (MANZANA 4) | M - 1301 | Outinord IND 1" | Concreto | Salón comunal matera tipo 6 eje A entre 9 al 11 | 2025-10-07 | 2025-10-10 | 2025-10-15 | 3 | 27.6 | 19.3 | 69.9
23472 - TERRA PPTO C (MANZANA 4) | M - 1301 | Outinord IND 1" | Concreto | Salón comunal matera tipo 6 eje A entre 9 al 11 | 2025-10-07 | 2025-10-10 | 2025-10-15 | 3 | 27.6 | 18.9 | 68.5
23472 - TERRA PPTO C (MANZANA 4) | M - 1303 | Outinord IND 1 / 2" | Concreto | Muros torre 1 eje 1 al 5 entre A - E apt 2004 - 2005 | 2025-10-07 | 2025-11-04 | 2025-11-06 | 28 | 27.6 | 49.5 | 179.3
23472 - TERRA PPTO C (MANZANA 4) | M - 1303 | Outinord IND 1 / 2" | Concreto | Muros torre 1 eje 1 al 5 entre A - E apt 2004 - 2005 | 2025-10-07 | 2025-11-04 | 2025-11-06 | 28 | 27.6 | 48 | 173.9
23472 - TERRA PPTO C (MANZANA 4) | M - 1303 | Outinord IND 1 / 2" | Concreto | Muros torre 1 eje 1 al 5 entre A - E apt 2004 - 2005 | 2025-10-07 | 2025-11-04 | 2025-11-06 | 28 | 27.6 | 48.4 | 175.4
23472 - TERRA PPTO C (MANZANA 4) | M - 1303 | Outinord IND 1 / 2" | Concreto | Muros torre 1 eje 1 al 5 entre A - E apt 2004 - 2005 | 2025-10-07 | 2025-10-21 | 2025-10-24 | 14 | 27.6 | 43 | 155.8
23472 - TERRA PPTO C (MANZANA 4) | M - 1303 | Outinord IND 1 / 2" | Concreto | Muros torre 1 eje 1 al 5 entre A - E apt 2004 - 2005 | 2025-10-07 | 2025-10-21 | 2025-10-24 | 14 | 27.6 | 43.5 | 157.6
23472 - TERRA PPTO C (MANZANA 4) | M - 1303 | Outinord IND 1 / 2" | Concreto | Muros torre 1 eje 1 al 5 entre A - E apt 2004 - 2005 | 2025-10-07 | 2025-10-14 | 2025-10-15 | 7 | 27.6 | 38.8 | 140.6
23472 - TERRA PPTO C (MANZANA 4) | M - 1303 | Outinord IND 1 / 2" | Concreto | Muros torre 1 eje 1 al 5 entre A - E apt 2004 - 2005 | 2025-10-07 | 2025-10-14 | 2025-10-15 | 7 | 27.6 | 40.4 | 146.4
23472 - TERRA PPTO C (MANZANA 4) | M - 1303 | Outinord IND 1 / 2" | Concreto | Muros torre 1 eje 1 al 5 entre A - E apt 2004 - 2005 | 2025-10-07 | 2025-10-10 | 2025-10-15 | 3 | 27.6 | 23 | 83.3
23472 - TERRA PPTO C (MANZANA 4) | M - 1303 | Outinord IND 1 / 2" | Concreto | Muros torre 1 eje 1 al 5 entre A - E apt 2004 - 2005 | 2025-10-07 | 2025-10-10 | 2025-10-15 | 3 | 27.6 | 22.6 | 81.9
23472 - TERRA PPTO C (MANZANA 4) | M - 1305 | Outinord Ind. 1/2" | Concreto | Muros Torre 1 eje 1 al 5 entre F - J Apt 2002 , 2003 | 2025-10-08 | 2025-11-05 | 2025-11-06 | 28 | 27.6 | 43.3 | 156.9
23472 - TERRA PPTO C (MANZANA 4) | M - 1305 | Outinord Ind. 1/2" | Concreto | Muros Torre 1 eje 1 al 5 entre F - J Apt 2002 , 2003 | 2025-10-08 | 2025-11-05 | 2025-11-06 | 28 | 27.6 | 42.7 | 154.7
23472 - TERRA PPTO C (MANZANA 4) | M - 1305 | Outinord Ind. 1/2" | Concreto | Muros Torre 1 eje 1 al 5 entre F - J Apt 2002 , 2003 | 2025-10-08 | 2025-11-05 | 2025-11-06 | 28 | 27.6 | 43 | 155.8
23472 - TERRA PPTO C (MANZANA 4) | M - 1305 | Outinord Ind. 1/2" | Concreto | Muros Torre 1 eje 1 al 5 entre F - J Apt 2002 , 2003 | 2025-10-08 | 2025-10-22 | 2025-10-24 | 14 | 27.6 | 37.5 | 135.9
23472 - TERRA PPTO C (MANZANA 4) | M - 1305 | Outinord Ind. 1/2" | Concreto | Muros Torre 1 eje 1 al 5 entre F - J Apt 2002 , 2003 | 2025-10-08 | 2025-10-22 | 2025-10-24 | 14 | 27.6 | 37.1 | 134.4
23472 - TERRA PPTO C (MANZANA 4) | M - 1305 | Outinord Ind. 1/2" | Concreto | Muros Torre 1 eje 1 al 5 entre F - J Apt 2002 , 2003 | 2025-10-08 | 2025-10-15 | 2025-10-24 | 7 | 27.6 | 33.7 | 122.1
23472 - TERRA PPTO C (MANZANA 4) | M - 1305 | Outinord Ind. 1/2" | Concreto | Muros Torre 1 eje 1 al 5 entre F - J Apt 2002 , 2003 | 2025-10-08 | 2025-10-15 | 2025-10-24 | 7 | 27.6 | 34.3 | 124.3
23472 - TERRA PPTO C (MANZANA 4) | M - 1305 | Outinord Ind. 1/2" | Concreto | Muros Torre 1 eje 1 al 5 entre F - J Apt 2002 , 2003 | 2025-10-08 | 2025-10-11 | 2025-10-15 | 3 | 27.6 | 28.6 | 103.6
23472 - TERRA PPTO C (MANZANA 4) | M - 1305 | Outinord Ind. 1/2" | Concreto | Muros Torre 1 eje 1 al 5 entre F - J Apt 2002 , 2003 | 2025-10-08 | 2025-10-11 | 2025-10-15 | 3 | 27.6 | 28.1 | 101.8
23472 - TERRA PPTO C (MANZANA 4) | M - 1307 | Outinord Ind. 1/2" | Concreto | Muros Torre 1 eje 12 al 19 entre A - E Apt 2108, 2109 | 2025-10-09 | 2025-11-06 | 2025-11-12 | 28 | 27.6 | 42.4 | 153.6
23472 - TERRA PPTO C (MANZANA 4) | M - 1307 | Outinord Ind. 1/2" | Concreto | Muros Torre 1 eje 12 al 19 entre A - E Apt 2108, 2109 | 2025-10-09 | 2025-11-06 | 2025-11-12 | 28 | 27.6 | 42.7 | 154.7
23472 - TERRA PPTO C (MANZANA 4) | M - 1307 | Outinord Ind. 1/2" | Concreto | Muros Torre 1 eje 12 al 19 entre A - E Apt 2108, 2109 | 2025-10-09 | 2025-11-06 | 2025-11-12 | 28 | 27.6 | 41.5 | 150.4
23472 - TERRA PPTO C (MANZANA 4) | M - 1307 | Outinord Ind. 1/2" | Concreto | Muros Torre 1 eje 12 al 19 entre A - E Apt 2108, 2109 | 2025-10-09 | 2025-10-23 | 2025-10-24 | 14 | 27.6 | 37.2 | 134.8
23472 - TERRA PPTO C (MANZANA 4) | M - 1307 | Outinord Ind. 1/2" | Concreto | Muros Torre 1 eje 12 al 19 entre A - E Apt 2108, 2109 | 2025-10-09 | 2025-10-23 | 2025-10-24 | 14 | 27.6 | 36.8 | 133.3
23472 - TERRA PPTO C (MANZANA 4) | M - 1307 | Outinord Ind. 1/2" | Concreto | Muros Torre 1 eje 12 al 19 entre A - E Apt 2108, 2109 | 2025-10-09 | 2025-10-16 | 2025-10-24 | 7 | 27.6 | 31.8 | 115.2
23472 - TERRA PPTO C (MANZANA 4) | M - 1307 | Outinord Ind. 1/2" | Concreto | Muros Torre 1 eje 12 al 19 entre A - E Apt 2108, 2109 | 2025-10-09 | 2025-10-16 | 2025-10-24 | 7 | 27.6 | 30.9 | 112
23472 - TERRA PPTO C (MANZANA 4) | M - 1307 | Outinord Ind. 1/2" | Concreto | Muros Torre 1 eje 12 al 19 entre A - E Apt 2108, 2109 | 2025-10-09 | 2025-10-12 | 2025-10-15 | 3 | 27.6 | 28.2 | 102.2
23472 - TERRA PPTO C (MANZANA 4) | M - 1307 | Outinord Ind. 1/2" | Concreto | Muros Torre 1 eje 12 al 19 entre A - E Apt 2108, 2109 | 2025-10-09 | 2025-10-12 | 2025-10-15 | 3 | 27.6 | 27.7 | 100.4
23472 - TERRA PPTO C (MANZANA 4) | M - 1309 | Outinord IND 1/2" | Concreto | Muros torre 1 eje 12 al 19 entre F - J apt 2110 - 2111 | 2025-10-10 | 2025-11-07 | 2025-11-12 | 28 | 27.6 | 34.4 | 124.6
23472 - TERRA PPTO C (MANZANA 4) | M - 1309 | Outinord IND 1/2" | Concreto | Muros torre 1 eje 12 al 19 entre F - J apt 2110 - 2111 | 2025-10-10 | 2025-11-07 | 2025-11-12 | 28 | 27.6 | 35 | 126.8
23472 - TERRA PPTO C (MANZANA 4) | M - 1309 | Outinord IND 1/2" | Concreto | Muros torre 1 eje 12 al 19 entre F - J apt 2110 - 2111 | 2025-10-10 | 2025-11-07 | 2025-11-12 | 28 | 27.6 | 35.4 | 128.3
23472 - TERRA PPTO C (MANZANA 4) | M - 1309 | Outinord IND 1/2" | Concreto | Muros torre 1 eje 12 al 19 entre F - J apt 2110 - 2111 | 2025-10-10 | 2025-10-24 | 2025-10-30 | 14 | 27.6 | 31 | 112.3
23472 - TERRA PPTO C (MANZANA 4) | M - 1309 | Outinord IND 1/2" | Concreto | Muros torre 1 eje 12 al 19 entre F - J apt 2110 - 2111 | 2025-10-10 | 2025-10-24 | 2025-10-30 | 14 | 27.6 | 31.4 | 113.8
23472 - TERRA PPTO C (MANZANA 4) | M - 1309 | Outinord IND 1/2" | Concreto | Muros torre 1 eje 12 al 19 entre F - J apt 2110 - 2111 | 2025-10-10 | 2025-10-17 | 2025-10-24 | 7 | 27.6 | 26.2 | 94.9
23472 - TERRA PPTO C (MANZANA 4) | M - 1309 | Outinord IND 1/2" | Concreto | Muros torre 1 eje 12 al 19 entre F - J apt 2110 - 2111 | 2025-10-10 | 2025-10-17 | 2025-10-24 | 7 | 27.6 | 25.8 | 93.5
23472 - TERRA PPTO C (MANZANA 4) | M - 1309 | Outinord IND 1/2" | Concreto | Muros torre 1 eje 12 al 19 entre F - J apt 2110 - 2111 | 2025-10-10 | 2025-10-14 | 2025-10-24 | 4 | 27.6 | 22.8 | 82.6
23472 - TERRA PPTO C (MANZANA 4) | M - 1309 | Outinord IND 1/2" | Concreto | Muros torre 1 eje 12 al 19 entre F - J apt 2110 - 2111 | 2025-10-10 | 2025-10-14 | 2025-10-24 | 4 | 27.6 | 22.6 | 81.9
23472 - TERRA PPTO C (MANZANA 4) | M - 1311 | Outinord IND 1 / 2" | Concreto | Muros torre 1 eje 6 al 11 entre A - E apt 2106, 2107 | 2025-10-14 | 2025-11-11 | 2025-11-12 | 28 | 27.6 | 37 | 134.1
23472 - TERRA PPTO C (MANZANA 4) | M - 1311 | Outinord IND 1 / 2" | Concreto | Muros torre 1 eje 6 al 11 entre A - E apt 2106, 2107 | 2025-10-14 | 2025-11-11 | 2025-11-12 | 28 | 27.6 | 36.3 | 131.5
23472 - TERRA PPTO C (MANZANA 4) | M - 1311 | Outinord IND 1 / 2" | Concreto | Muros torre 1 eje 6 al 11 entre A - E apt 2106, 2107 | 2025-10-14 | 2025-11-11 | 2025-11-12 | 28 | 27.6 | 36.7 | 133
23472 - TERRA PPTO C (MANZANA 4) | M - 1311 | Outinord IND 1 / 2" | Concreto | Muros torre 1 eje 6 al 11 entre A - E apt 2106, 2107 | 2025-10-14 | 2025-10-28 | 2025-10-30 | 14 | 27.6 | 31.9 | 115.6
23472 - TERRA PPTO C (MANZANA 4) | M - 1311 | Outinord IND 1 / 2" | Concreto | Muros torre 1 eje 6 al 11 entre A - E apt 2106, 2107 | 2025-10-14 | 2025-10-28 | 2025-10-30 | 14 | 27.6 | 31.3 | 113.4
23472 - TERRA PPTO C (MANZANA 4) | M - 1311 | Outinord IND 1 / 2" | Concreto | Muros torre 1 eje 6 al 11 entre A - E apt 2106, 2107 | 2025-10-14 | 2025-10-21 | 2025-10-24 | 7 | 27.6 | 24.6 | 89.1
23472 - TERRA PPTO C (MANZANA 4) | M - 1311 | Outinord IND 1 / 2" | Concreto | Muros torre 1 eje 6 al 11 entre A - E apt 2106, 2107 | 2025-10-14 | 2025-10-21 | 2025-10-24 | 7 | 27.6 | 24.9 | 90.2
23472 - TERRA PPTO C (MANZANA 4) | M - 1311 | Outinord IND 1 / 2" | Concreto | Muros torre 1 eje 6 al 11 entre A - E apt 2106, 2107 | 2025-10-14 | 2025-10-17 | 2025-10-24 | 3 | 27.6 | 18.4 | 66.7
23472 - TERRA PPTO C (MANZANA 4) | M - 1311 | Outinord IND 1 / 2" | Concreto | Muros torre 1 eje 6 al 11 entre A - E apt 2106, 2107 | 2025-10-14 | 2025-10-17 | 2025-10-24 | 3 | 27.6 | 17.8 | 64.5
23472 - TERRA PPTO C (MANZANA 4) | M - 1316 | Outinord IND 1/2" | Concreto | Muros torre 1 eje 1 al 5 entre A - E apt 2104, 2105 | 2025-10-16 | 2025-11-13 | 2025-11-14 | 28 | 27.6 | 34.1 | 123.6
23472 - TERRA PPTO C (MANZANA 4) | M - 1316 | Outinord IND 1/2" | Concreto | Muros torre 1 eje 1 al 5 entre A - E apt 2104, 2105 | 2025-10-16 | 2025-11-13 | 2025-11-14 | 28 | 27.6 | 33.6 | 121.7
23472 - TERRA PPTO C (MANZANA 4) | M - 1316 | Outinord IND 1/2" | Concreto | Muros torre 1 eje 1 al 5 entre A - E apt 2104, 2105 | 2025-10-16 | 2025-11-13 | 2025-11-14 | 28 | 27.6 | 32.7 | 118.5
23472 - TERRA PPTO C (MANZANA 4) | M - 1316 | Outinord IND 1/2" | Concreto | Muros torre 1 eje 1 al 5 entre A - E apt 2104, 2105 | 2025-10-16 | 2025-10-30 | 2025-11-05 | 14 | 27.6 | 25.8 | 93.5
23472 - TERRA PPTO C (MANZANA 4) | M - 1316 | Outinord IND 1/2" | Concreto | Muros torre 1 eje 1 al 5 entre A - E apt 2104, 2105 | 2025-10-16 | 2025-10-30 | 2025-11-05 | 14 | 27.6 | 26.3 | 95.3
23472 - TERRA PPTO C (MANZANA 4) | M - 1316 | Outinord IND 1/2" | Concreto | Muros torre 1 eje 1 al 5 entre A - E apt 2104, 2105 | 2025-10-16 | 2025-10-23 | 2025-10-24 | 7 | 27.6 | 22.8 | 82.6
23472 - TERRA PPTO C (MANZANA 4) | M - 1316 | Outinord IND 1/2" | Concreto | Muros torre 1 eje 1 al 5 entre A - E apt 2104, 2105 | 2025-10-16 | 2025-10-23 | 2025-10-24 | 7 | 27.6 | 21.9 | 79.3
23472 - TERRA PPTO C (MANZANA 4) | M - 1316 | Outinord IND 1/2" | Concreto | Muros torre 1 eje 1 al 5 entre A - E apt 2104, 2105 | 2025-10-16 | 2025-10-19 | 2025-10-24 | 3 | 27.6 | 18.3 | 66.3
23472 - TERRA PPTO C (MANZANA 4) | M - 1316 | Outinord IND 1/2" | Concreto | Muros torre 1 eje 1 al 5 entre A - E apt 2104, 2105 | 2025-10-16 | 2025-10-19 | 2025-10-24 | 3 | 27.6 | 17.4 | 63
23472 - TERRA PPTO C (MANZANA 4) | M - 1323 | Outinord IND 1/2" | Concreto | Muros torre 1 eje 12 al 19 entre A - E aptos 2208 - 2209 | 2025-10-21 | 2025-11-18 | 2025-11-20 | 28 | 27.6 | 39.5 | 143.1
23472 - TERRA PPTO C (MANZANA 4) | M - 1323 | Outinord IND 1/2" | Concreto | Muros torre 1 eje 12 al 19 entre A - E aptos 2208 - 2209 | 2025-10-21 | 2025-11-18 | 2025-11-20 | 28 | 27.6 | 38.6 | 139.9
23472 - TERRA PPTO C (MANZANA 4) | M - 1323 | Outinord IND 1/2" | Concreto | Muros torre 1 eje 12 al 19 entre A - E aptos 2208 - 2209 | 2025-10-21 | 2025-11-18 | 2025-11-20 | 28 | 27.6 | 38.9 | 140.9
23472 - TERRA PPTO C (MANZANA 4) | M - 1323 | Outinord IND 1/2" | Concreto | Muros torre 1 eje 12 al 19 entre A - E aptos 2208 - 2209 | 2025-10-21 | 2025-11-04 | 2025-11-06 | 14 | 27.6 | 33.6 | 121.7
23472 - TERRA PPTO C (MANZANA 4) | M - 1323 | Outinord IND 1/2" | Concreto | Muros torre 1 eje 12 al 19 entre A - E aptos 2208 - 2209 | 2025-10-21 | 2025-11-04 | 2025-11-06 | 14 | 27.6 | 34.4 | 124.6
23472 - TERRA PPTO C (MANZANA 4) | M - 1323 | Outinord IND 1/2" | Concreto | Muros torre 1 eje 12 al 19 entre A - E aptos 2208 - 2209 | 2025-10-21 | 2025-10-28 | 2025-10-30 | 7 | 27.6 | 29.2 | 105.8
23472 - TERRA PPTO C (MANZANA 4) | M - 1323 | Outinord IND 1/2" | Concreto | Muros torre 1 eje 12 al 19 entre A - E aptos 2208 - 2209 | 2025-10-21 | 2025-10-28 | 2025-10-30 | 7 | 27.6 | 28.5 | 103.3
23472 - TERRA PPTO C (MANZANA 4) | M - 1323 | Outinord IND 1/2" | Concreto | Muros torre 1 eje 12 al 19 entre A - E aptos 2208 - 2209 | 2025-10-21 | 2025-10-24 | 2025-10-30 | 3 | 27.6 | 23.4 | 84.8
23472 - TERRA PPTO C (MANZANA 4) | M - 1323 | Outinord IND 1/2" | Concreto | Muros torre 1 eje 12 al 19 entre A - E aptos 2208 - 2209 | 2025-10-21 | 2025-10-24 | 2025-10-30 | 3 | 27.6 | 22.6 | 81.9
23472 - TERRA PPTO C (MANZANA 4) | M - 1324 | Outinord IND 1/2" | Concreto | Muros torre 1 eje 12 al 19 entre F - J apt 2210, 2211 y muros entre torre 2 y 3 primer tramo cimentación a piso 1 | 2025-10-22 | 2025-11-19 | 2025-11-20 | 28 | 27.6 | 49 | 177.5
23472 - TERRA PPTO C (MANZANA 4) | M - 1324 | Outinord IND 1/2" | Concreto | Muros torre 1 eje 12 al 19 entre F - J apt 2210, 2211 y muros entre torre 2 y 3 primer tramo cimentación a piso 1 | 2025-10-22 | 2025-11-19 | 2025-11-20 | 28 | 27.6 | 48.6 | 176.1
23472 - TERRA PPTO C (MANZANA 4) | M - 1324 | Outinord IND 1/2" | Concreto | Muros torre 1 eje 12 al 19 entre F - J apt 2210, 2211 y muros entre torre 2 y 3 primer tramo cimentación a piso 1 | 2025-10-22 | 2025-11-19 | 2025-11-20 | 28 | 27.6 | 49.2 | 178.3
23472 - TERRA PPTO C (MANZANA 4) | M - 1324 | Outinord IND 1/2" | Concreto | Muros torre 1 eje 12 al 19 entre F - J apt 2210, 2211 y muros entre torre 2 y 3 primer tramo cimentación a piso 1 | 2025-10-22 | 2025-11-05 | 2025-11-06 | 14 | 27.6 | 42.1 | 152.5
23472 - TERRA PPTO C (MANZANA 4) | M - 1324 | Outinord IND 1/2" | Concreto | Muros torre 1 eje 12 al 19 entre F - J apt 2210, 2211 y muros entre torre 2 y 3 primer tramo cimentación a piso 1 | 2025-10-22 | 2025-11-05 | 2025-11-06 | 14 | 27.6 | 43.2 | 156.5
23472 - TERRA PPTO C (MANZANA 4) | M - 1324 | Outinord IND 1/2" | Concreto | Muros torre 1 eje 12 al 19 entre F - J apt 2210, 2211 y muros entre torre 2 y 3 primer tramo cimentación a piso 1 | 2025-10-22 | 2025-10-29 | 2025-10-30 | 7 | 27.6 | 37.4 | 135.5
23472 - TERRA PPTO C (MANZANA 4) | M - 1324 | Outinord IND 1/2" | Concreto | Muros torre 1 eje 12 al 19 entre F - J apt 2210, 2211 y muros entre torre 2 y 3 primer tramo cimentación a piso 1 | 2025-10-22 | 2025-10-29 | 2025-10-30 | 7 | 27.6 | 36.2 | 131.2
23472 - TERRA PPTO C (MANZANA 4) | M - 1324 | Outinord IND 1/2" | Concreto | Muros torre 1 eje 12 al 19 entre F - J apt 2210, 2211 y muros entre torre 2 y 3 primer tramo cimentación a piso 1 | 2025-10-22 | 2025-10-25 | 2025-10-30 | 3 | 27.6 | 33.5 | 121.4
23472 - TERRA PPTO C (MANZANA 4) | M - 1324 | Outinord IND 1/2" | Concreto | Muros torre 1 eje 12 al 19 entre F - J apt 2210, 2211 y muros entre torre 2 y 3 primer tramo cimentación a piso 1 | 2025-10-22 | 2025-10-25 | 2025-10-30 | 3 | 27.6 | 32.8 | 118.8
23472 - TERRA PPTO C (MANZANA 4) | M - 1326 | Outinord IND 1/2" | Concreto | Muros torre 1 eje 6 al 11 entre A - E apt 2206, 2207 | 2025-10-23 | 2025-11-20 | 2025-11-24 | 28 | 27.6 | 45.9 | 166.3
23472 - TERRA PPTO C (MANZANA 4) | M - 1326 | Outinord IND 1/2" | Concreto | Muros torre 1 eje 6 al 11 entre A - E apt 2206, 2207 | 2025-10-23 | 2025-11-20 | 2025-11-24 | 28 | 27.6 | 44.4 | 160.9
23472 - TERRA PPTO C (MANZANA 4) | M - 1326 | Outinord IND 1/2" | Concreto | Muros torre 1 eje 6 al 11 entre A - E apt 2206, 2207 | 2025-10-23 | 2025-11-20 | 2025-11-24 | 28 | 27.6 | 44.6 | 161.6
23472 - TERRA PPTO C (MANZANA 4) | M - 1326 | Outinord IND 1/2" | Concreto | Muros torre 1 eje 6 al 11 entre A - E apt 2206, 2207 | 2025-10-23 | 2025-11-06 | 2025-11-12 | 14 | 27.6 | 38.5 | 139.5
23472 - TERRA PPTO C (MANZANA 4) | M - 1326 | Outinord IND 1/2" | Concreto | Muros torre 1 eje 6 al 11 entre A - E apt 2206, 2207 | 2025-10-23 | 2025-11-06 | 2025-11-12 | 14 | 27.6 | 39 | 141.3
23472 - TERRA PPTO C (MANZANA 4) | M - 1326 | Outinord IND 1/2" | Concreto | Muros torre 1 eje 6 al 11 entre A - E apt 2206, 2207 | 2025-10-23 | 2025-10-30 | 2025-11-05 | 7 | 27.6 | 23.2 | 84.1
23472 - TERRA PPTO C (MANZANA 4) | M - 1326 | Outinord IND 1/2" | Concreto | Muros torre 1 eje 6 al 11 entre A - E apt 2206, 2207 | 2025-10-23 | 2025-10-30 | 2025-11-05 | 7 | 27.6 | 23.1 | 83.7
23472 - TERRA PPTO C (MANZANA 4) | M - 1326 | Outinord IND 1/2" | Concreto | Muros torre 1 eje 6 al 11 entre A - E apt 2206, 2207 | 2025-10-23 | 2025-10-26 | 2025-10-30 | 3 | 27.6 | 20.6 | 74.6
23472 - TERRA PPTO C (MANZANA 4) | M - 1326 | Outinord IND 1/2" | Concreto | Muros torre 1 eje 6 al 11 entre A - E apt 2206, 2207 | 2025-10-23 | 2025-10-26 | 2025-10-30 | 3 | 27.6 | 20.2 | 73.2
23472 - TERRA PPTO C (MANZANA 4) | M - 1330 | Outinord IND 1/2" | Concreto | Muros torre 1 eje 6 al 11 entre F - J apt 2201 - 2212 | 2025-10-24 | 2025-11-21 | 2025-11-24 | 28 | 27.6 | 37 | 134.1
23472 - TERRA PPTO C (MANZANA 4) | M - 1330 | Outinord IND 1/2" | Concreto | Muros torre 1 eje 6 al 11 entre F - J apt 2201 - 2212 | 2025-10-24 | 2025-11-21 | 2025-11-24 | 28 | 27.6 | 36.5 | 132.2
23472 - TERRA PPTO C (MANZANA 4) | M - 1330 | Outinord IND 1/2" | Concreto | Muros torre 1 eje 6 al 11 entre F - J apt 2201 - 2212 | 2025-10-24 | 2025-11-21 | 2025-11-24 | 28 | 27.6 | 36.2 | 131.2
23472 - TERRA PPTO C (MANZANA 4) | M - 1330 | Outinord IND 1/2" | Concreto | Muros torre 1 eje 6 al 11 entre F - J apt 2201 - 2212 | 2025-10-24 | 2025-11-07 | 2025-11-12 | 14 | 27.6 | 30.3 | 109.8
23472 - TERRA PPTO C (MANZANA 4) | M - 1330 | Outinord IND 1/2" | Concreto | Muros torre 1 eje 6 al 11 entre F - J apt 2201 - 2212 | 2025-10-24 | 2025-11-07 | 2025-11-12 | 14 | 27.6 | 30.5 | 110.5
23472 - TERRA PPTO C (MANZANA 4) | M - 1330 | Outinord IND 1/2" | Concreto | Muros torre 1 eje 6 al 11 entre F - J apt 2201 - 2212 | 2025-10-24 | 2025-10-31 | 2025-11-05 | 7 | 27.6 | 24.4 | 88.4
23472 - TERRA PPTO C (MANZANA 4) | M - 1330 | Outinord IND 1/2" | Concreto | Muros torre 1 eje 6 al 11 entre F - J apt 2201 - 2212 | 2025-10-24 | 2025-10-31 | 2025-11-05 | 7 | 27.6 | 23.7 | 85.9
23472 - TERRA PPTO C (MANZANA 4) | M - 1330 | Outinord IND 1/2" | Concreto | Muros torre 1 eje 6 al 11 entre F - J apt 2201 - 2212 | 2025-10-24 | 2025-10-28 | 2025-10-31 | 4 | 27.6 | 20.4 | 73.9
23472 - TERRA PPTO C (MANZANA 4) | M - 1330 | Outinord IND 1/2" | Concreto | Muros torre 1 eje 6 al 11 entre F - J apt 2201 - 2212 | 2025-10-24 | 2025-10-28 | 2025-10-31 | 4 | 27.6 | 20.1 | 72.8
23472 - TERRA PPTO C (MANZANA 4) | M - 1333 | Outinord IND 1/2" | Concreto | Muros torre 1 eje 1 al 5 entre A - E apt 2204 - 2205 | 2025-10-27 | 2025-11-24 | 2025-11-26 | 28 | 27.6 | 34.4 | 124.6
23472 - TERRA PPTO C (MANZANA 4) | M - 1333 | Outinord IND 1/2" | Concreto | Muros torre 1 eje 1 al 5 entre A - E apt 2204 - 2205 | 2025-10-27 | 2025-11-24 | 2025-11-26 | 28 | 27.6 | 34.7 | 125.7
23472 - TERRA PPTO C (MANZANA 4) | M - 1333 | Outinord IND 1/2" | Concreto | Muros torre 1 eje 1 al 5 entre A - E apt 2204 - 2205 | 2025-10-27 | 2025-11-24 | 2025-11-26 | 28 | 27.6 | 33.8 | 122.5
23472 - TERRA PPTO C (MANZANA 4) | M - 1333 | Outinord IND 1/2" | Concreto | Muros torre 1 eje 1 al 5 entre A - E apt 2204 - 2205 | 2025-10-27 | 2025-11-10 | 2025-11-12 | 14 | 27.6 | 28.5 | 103.3
23472 - TERRA PPTO C (MANZANA 4) | M - 1333 | Outinord IND 1/2" | Concreto | Muros torre 1 eje 1 al 5 entre A - E apt 2204 - 2205 | 2025-10-27 | 2025-11-10 | 2025-11-12 | 14 | 27.6 | 27.8 | 100.7
23472 - TERRA PPTO C (MANZANA 4) | M - 1333 | Outinord IND 1/2" | Concreto | Muros torre 1 eje 1 al 5 entre A - E apt 2204 - 2205 | 2025-10-27 | 2025-11-03 | 2025-11-05 | 7 | 27.6 | 24.1 | 87.3
23472 - TERRA PPTO C (MANZANA 4) | M - 1333 | Outinord IND 1/2" | Concreto | Muros torre 1 eje 1 al 5 entre A - E apt 2204 - 2205 | 2025-10-27 | 2025-11-03 | 2025-11-05 | 7 | 27.6 | 23.7 | 85.9
23472 - TERRA PPTO C (MANZANA 4) | M - 1333 | Outinord IND 1/2" | Concreto | Muros torre 1 eje 1 al 5 entre A - E apt 2204 - 2205 | 2025-10-27 | 2025-10-30 | 2025-11-05 | 3 | 27.6 | 20.4 | 73.9
23472 - TERRA PPTO C (MANZANA 4) | M - 1333 | Outinord IND 1/2" | Concreto | Muros torre 1 eje 1 al 5 entre A - E apt 2204 - 2205 | 2025-10-27 | 2025-10-30 | 2025-11-05 | 3 | 27.6 | 20.5 | 74.3
23472 - TERRA PPTO C (MANZANA 4) | M - 1336 | Outinord IND 1 / 2" | Concreto | Muros torre 1 eje 1 al 5 entre F - J apto 2202, 2203 y vigas de la escalera entre torres 2 y 3 V - 206, V - 207 N + 2.75 | 2025-10-28 | 2025-11-25 | 2025-11-26 | 28 | 27.6 | 40.4 | 146.4
23472 - TERRA PPTO C (MANZANA 4) | M - 1336 | Outinord IND 1 / 2" | Concreto | Muros torre 1 eje 1 al 5 entre F - J apto 2202, 2203 y vigas de la escalera entre torres 2 y 3 V - 206, V - 207 N + 2.75 | 2025-10-28 | 2025-11-25 | 2025-11-26 | 28 | 27.6 | 39.6 | 143.5
23472 - TERRA PPTO C (MANZANA 4) | M - 1336 | Outinord IND 1 / 2" | Concreto | Muros torre 1 eje 1 al 5 entre F - J apto 2202, 2203 y vigas de la escalera entre torres 2 y 3 V - 206, V - 207 N + 2.75 | 2025-10-28 | 2025-11-25 | 2025-11-26 | 28 | 27.6 | 40.2 | 145.7
23472 - TERRA PPTO C (MANZANA 4) | M - 1336 | Outinord IND 1 / 2" | Concreto | Muros torre 1 eje 1 al 5 entre F - J apto 2202, 2203 y vigas de la escalera entre torres 2 y 3 V - 206, V - 207 N + 2.75 | 2025-10-28 | 2025-11-11 | 2025-11-12 | 14 | 27.6 | 33.5 | 121.4
23472 - TERRA PPTO C (MANZANA 4) | M - 1336 | Outinord IND 1 / 2" | Concreto | Muros torre 1 eje 1 al 5 entre F - J apto 2202, 2203 y vigas de la escalera entre torres 2 y 3 V - 206, V - 207 N + 2.75 | 2025-10-28 | 2025-11-11 | 2025-11-12 | 14 | 27.6 | 33.1 | 119.9
23472 - TERRA PPTO C (MANZANA 4) | M - 1336 | Outinord IND 1 / 2" | Concreto | Muros torre 1 eje 1 al 5 entre F - J apto 2202, 2203 y vigas de la escalera entre torres 2 y 3 V - 206, V - 207 N + 2.75 | 2025-10-28 | 2025-11-04 | 2025-11-06 | 7 | 27.6 | 29.2 | 105.8
23472 - TERRA PPTO C (MANZANA 4) | M - 1336 | Outinord IND 1 / 2" | Concreto | Muros torre 1 eje 1 al 5 entre F - J apto 2202, 2203 y vigas de la escalera entre torres 2 y 3 V - 206, V - 207 N + 2.75 | 2025-10-28 | 2025-11-04 | 2025-11-06 | 7 | 27.6 | 29.6 | 107.2
23472 - TERRA PPTO C (MANZANA 4) | M - 1336 | Outinord IND 1 / 2" | Concreto | Muros torre 1 eje 1 al 5 entre F - J apto 2202, 2203 y vigas de la escalera entre torres 2 y 3 V - 206, V - 207 N + 2.75 | 2025-10-28 | 2025-10-31 | 2025-11-05 | 3 | 27.6 | 25.1 | 90.9
23472 - TERRA PPTO C (MANZANA 4) | M - 1336 | Outinord IND 1 / 2" | Concreto | Muros torre 1 eje 1 al 5 entre F - J apto 2202, 2203 y vigas de la escalera entre torres 2 y 3 V - 206, V - 207 N + 2.75 | 2025-10-28 | 2025-10-31 | 2025-11-05 | 3 | 27.6 | 24.8 | 89.9
23472 - TERRA PPTO C (MANZANA 4) | M - 134 | Mortero pega Cemex | Concreto | Mamposteria salón comunal eje A al A´ entre 1 al 8 piso 4 y 5 y eje 1 entre A - C piso 4 y 5 | 2025-11-07 | 2025-12-05 | 2025-12-11 | 28 | 7.5 | 9.6 | 128
23472 - TERRA PPTO C (MANZANA 4) | M - 134 | Mortero pega Cemex | Concreto | Mamposteria salón comunal eje A al A´ entre 1 al 8 piso 4 y 5 y eje 1 entre A - C piso 4 y 5 | 2025-11-07 | 2025-12-05 | 2025-12-11 | 28 | 7.5 | 9.9 | 132
23472 - TERRA PPTO C (MANZANA 4) | M - 134 | Mortero pega Cemex | Concreto | Mamposteria salón comunal eje A al A´ entre 1 al 8 piso 4 y 5 y eje 1 entre A - C piso 4 y 5 | 2025-11-07 | 2025-12-05 | 2025-12-11 | 28 | 7.5 | 9.5 | 126.7
23472 - TERRA PPTO C (MANZANA 4) | M - 134 | Mortero pega Cemex | Concreto | Mamposteria salón comunal eje A al A´ entre 1 al 8 piso 4 y 5 y eje 1 entre A - C piso 4 y 5 | 2025-11-07 | 2025-11-14 | 2025-11-19 | 7 | 7.5 | 7.9 | 105.3
23472 - TERRA PPTO C (MANZANA 4) | M - 134 | Mortero pega Cemex | Concreto | Mamposteria salón comunal eje A al A´ entre 1 al 8 piso 4 y 5 y eje 1 entre A - C piso 4 y 5 | 2025-11-07 | 2025-11-14 | 2025-11-19 | 7 | 7.5 | 7.7 | 102.7
23472 - TERRA PPTO C (MANZANA 4) | M - 1340 | Outinord IND 1/2" | Concreto | Muros torre1 eje 13 al 19 entre A - E apt 2308 - 2309 | 2025-10-29 | 2025-11-26 | 2025-11-28 | 28 | 27.6 | 44.6 | 161.6
23472 - TERRA PPTO C (MANZANA 4) | M - 1340 | Outinord IND 1/2" | Concreto | Muros torre1 eje 13 al 19 entre A - E apt 2308 - 2309 | 2025-10-29 | 2025-11-26 | 2025-11-28 | 28 | 27.6 | 44.4 | 160.9
23472 - TERRA PPTO C (MANZANA 4) | M - 1340 | Outinord IND 1/2" | Concreto | Muros torre1 eje 13 al 19 entre A - E apt 2308 - 2309 | 2025-10-29 | 2025-11-26 | 2025-11-28 | 28 | 27.6 | 43.4 | 157.2
23472 - TERRA PPTO C (MANZANA 4) | M - 1340 | Outinord IND 1/2" | Concreto | Muros torre1 eje 13 al 19 entre A - E apt 2308 - 2309 | 2025-10-29 | 2025-11-12 | 2025-11-13 | 14 | 27.6 | 38.9 | 140.9
23472 - TERRA PPTO C (MANZANA 4) | M - 1340 | Outinord IND 1/2" | Concreto | Muros torre1 eje 13 al 19 entre A - E apt 2308 - 2309 | 2025-10-29 | 2025-11-12 | 2025-11-13 | 14 | 27.6 | 38 | 137.7
23472 - TERRA PPTO C (MANZANA 4) | M - 1340 | Outinord IND 1/2" | Concreto | Muros torre1 eje 13 al 19 entre A - E apt 2308 - 2309 | 2025-10-29 | 2025-11-05 | 2025-11-06 | 7 | 27.6 | 34.2 | 123.9
23472 - TERRA PPTO C (MANZANA 4) | M - 1340 | Outinord IND 1/2" | Concreto | Muros torre1 eje 13 al 19 entre A - E apt 2308 - 2309 | 2025-10-29 | 2025-11-05 | 2025-11-06 | 7 | 27.6 | 33.8 | 122.5
23472 - TERRA PPTO C (MANZANA 4) | M - 1340 | Outinord IND 1/2" | Concreto | Muros torre1 eje 13 al 19 entre A - E apt 2308 - 2309 | 2025-10-29 | 2025-11-01 | 2025-11-05 | 3 | 27.6 | 29.1 | 105.4
23472 - TERRA PPTO C (MANZANA 4) | M - 1340 | Outinord IND 1/2" | Concreto | Muros torre1 eje 13 al 19 entre A - E apt 2308 - 2309 | 2025-10-29 | 2025-11-01 | 2025-11-05 | 3 | 27.6 | 28.6 | 103.6
23472 - TERRA PPTO C (MANZANA 4) | M - 1342 | Outinord IND 1/2" | Concreto | Muros torre 1 eje 14 al 19 entre F - J apt 2310 | 2025-10-30 | 2025-11-27 | 2025-11-28 | 28 | 27.6 | 33.1 | 119.9
23472 - TERRA PPTO C (MANZANA 4) | M - 1342 | Outinord IND 1/2" | Concreto | Muros torre 1 eje 14 al 19 entre F - J apt 2310 | 2025-10-30 | 2025-11-27 | 2025-11-28 | 28 | 27.6 | 33.5 | 121.4
23472 - TERRA PPTO C (MANZANA 4) | M - 1342 | Outinord IND 1/2" | Concreto | Muros torre 1 eje 14 al 19 entre F - J apt 2310 | 2025-10-30 | 2025-11-27 | 2025-11-28 | 28 | 27.6 | 32.8 | 118.8
23472 - TERRA PPTO C (MANZANA 4) | M - 1342 | Outinord IND 1/2" | Concreto | Muros torre 1 eje 14 al 19 entre F - J apt 2310 | 2025-10-30 | 2025-11-13 | 2025-11-14 | 14 | 27.6 | 27.6 | 100
23472 - TERRA PPTO C (MANZANA 4) | M - 1342 | Outinord IND 1/2" | Concreto | Muros torre 1 eje 14 al 19 entre F - J apt 2310 | 2025-10-30 | 2025-11-13 | 2025-11-14 | 14 | 27.6 | 27.9 | 101.1
23472 - TERRA PPTO C (MANZANA 4) | M - 1342 | Outinord IND 1/2" | Concreto | Muros torre 1 eje 14 al 19 entre F - J apt 2310 | 2025-10-30 | 2025-11-06 | 2025-11-12 | 7 | 27.6 | 24.9 | 90.2
23472 - TERRA PPTO C (MANZANA 4) | M - 1342 | Outinord IND 1/2" | Concreto | Muros torre 1 eje 14 al 19 entre F - J apt 2310 | 2025-10-30 | 2025-11-06 | 2025-11-12 | 7 | 27.6 | 24.4 | 88.4
23472 - TERRA PPTO C (MANZANA 4) | M - 1342 | Outinord IND 1/2" | Concreto | Muros torre 1 eje 14 al 19 entre F - J apt 2310 | 2025-10-30 | 2025-11-02 | 2025-11-05 | 3 | 27.6 | 21.8 | 79
23472 - TERRA PPTO C (MANZANA 4) | M - 1342 | Outinord IND 1/2" | Concreto | Muros torre 1 eje 14 al 19 entre F - J apt 2310 | 2025-10-30 | 2025-11-02 | 2025-11-05 | 3 | 27.6 | 21.7 | 78.6
23472 - TERRA PPTO C (MANZANA 4) | M - 1344 | Outinord IND 1/2" | Concreto | Muros torre 1 eje 12 al 14 entre F – J apto 2311 y los muros eje 6 entre A – C, 8 / A -C, 9 – A, 11 – A, 12 – AC entre torres 2 y 3 | 2025-10-31 | 2025-11-28 | 2025-12-03 | 28 | 27.6 | 41.7 | 151.1
23472 - TERRA PPTO C (MANZANA 4) | M - 1344 | Outinord IND 1/2" | Concreto | Muros torre 1 eje 12 al 14 entre F – J apto 2311 y los muros eje 6 entre A – C, 8 / A -C, 9 – A, 11 – A, 12 – AC entre torres 2 y 3 | 2025-10-31 | 2025-11-28 | 2025-12-03 | 28 | 27.6 | 42.2 | 152.9
23472 - TERRA PPTO C (MANZANA 4) | M - 1344 | Outinord IND 1/2" | Concreto | Muros torre 1 eje 12 al 14 entre F – J apto 2311 y los muros eje 6 entre A – C, 8 / A -C, 9 – A, 11 – A, 12 – AC entre torres 2 y 3 | 2025-10-31 | 2025-11-28 | 2025-12-03 | 28 | 27.6 | 41.3 | 149.6
23472 - TERRA PPTO C (MANZANA 4) | M - 1344 | Outinord IND 1/2" | Concreto | Muros torre 1 eje 12 al 14 entre F – J apto 2311 y los muros eje 6 entre A – C, 8 / A -C, 9 – A, 11 – A, 12 – AC entre torres 2 y 3 | 2025-10-31 | 2025-11-14 | 2025-11-19 | 14 | 27.6 | 35.9 | 130.1
23472 - TERRA PPTO C (MANZANA 4) | M - 1344 | Outinord IND 1/2" | Concreto | Muros torre 1 eje 12 al 14 entre F – J apto 2311 y los muros eje 6 entre A – C, 8 / A -C, 9 – A, 11 – A, 12 – AC entre torres 2 y 3 | 2025-10-31 | 2025-11-14 | 2025-11-19 | 14 | 27.6 | 34.8 | 126.1
23472 - TERRA PPTO C (MANZANA 4) | M - 1344 | Outinord IND 1/2" | Concreto | Muros torre 1 eje 12 al 14 entre F – J apto 2311 y los muros eje 6 entre A – C, 8 / A -C, 9 – A, 11 – A, 12 – AC entre torres 2 y 3 | 2025-10-31 | 2025-11-07 | 2025-11-12 | 7 | 27.6 | 31.4 | 113.8
23472 - TERRA PPTO C (MANZANA 4) | M - 1344 | Outinord IND 1/2" | Concreto | Muros torre 1 eje 12 al 14 entre F – J apto 2311 y los muros eje 6 entre A – C, 8 / A -C, 9 – A, 11 – A, 12 – AC entre torres 2 y 3 | 2025-10-31 | 2025-11-07 | 2025-11-12 | 7 | 27.6 | 30.3 | 109.8
23472 - TERRA PPTO C (MANZANA 4) | M - 1344 | Outinord IND 1/2" | Concreto | Muros torre 1 eje 12 al 14 entre F – J apto 2311 y los muros eje 6 entre A – C, 8 / A -C, 9 – A, 11 – A, 12 – AC entre torres 2 y 3 | 2025-10-31 | 2025-11-04 | 2025-11-06 | 4 | 27.6 | 26.2 | 94.9
23472 - TERRA PPTO C (MANZANA 4) | M - 1344 | Outinord IND 1/2" | Concreto | Muros torre 1 eje 12 al 14 entre F – J apto 2311 y los muros eje 6 entre A – C, 8 / A -C, 9 – A, 11 – A, 12 – AC entre torres 2 y 3 | 2025-10-31 | 2025-11-04 | 2025-11-06 | 4 | 27.6 | 25.3 | 91.7
23472 - TERRA PPTO C (MANZANA 4) | M - 1346 | Outinord IND 1/2" | Concreto | Muros torre 1 eje 6 al 11 entre A – E apto 2306, 2307 y muro divisorio eje 8 entre H – J, 9 – J, 11 – J, apto 2301, 2312 | 2025-11-01 | 2025-11-29 | 2025-12-03 | 28 | 27.6 | 37.9 | 137.3
23472 - TERRA PPTO C (MANZANA 4) | M - 1346 | Outinord IND 1/2" | Concreto | Muros torre 1 eje 6 al 11 entre A – E apto 2306, 2307 y muro divisorio eje 8 entre H – J, 9 – J, 11 – J, apto 2301, 2312 | 2025-11-01 | 2025-11-29 | 2025-12-03 | 28 | 27.6 | 38.5 | 139.5
23472 - TERRA PPTO C (MANZANA 4) | M - 1346 | Outinord IND 1/2" | Concreto | Muros torre 1 eje 6 al 11 entre A – E apto 2306, 2307 y muro divisorio eje 8 entre H – J, 9 – J, 11 – J, apto 2301, 2312 | 2025-11-01 | 2025-11-29 | 2025-12-03 | 28 | 27.6 | 37.6 | 136.2
23472 - TERRA PPTO C (MANZANA 4) | M - 1346 | Outinord IND 1/2" | Concreto | Muros torre 1 eje 6 al 11 entre A – E apto 2306, 2307 y muro divisorio eje 8 entre H – J, 9 – J, 11 – J, apto 2301, 2312 | 2025-11-01 | 2025-11-15 | 2025-11-19 | 14 | 27.6 | 32.6 | 118.1
23472 - TERRA PPTO C (MANZANA 4) | M - 1346 | Outinord IND 1/2" | Concreto | Muros torre 1 eje 6 al 11 entre A – E apto 2306, 2307 y muro divisorio eje 8 entre H – J, 9 – J, 11 – J, apto 2301, 2312 | 2025-11-01 | 2025-11-15 | 2025-11-19 | 14 | 27.6 | 31.4 | 113.8
23472 - TERRA PPTO C (MANZANA 4) | M - 1346 | Outinord IND 1/2" | Concreto | Muros torre 1 eje 6 al 11 entre A – E apto 2306, 2307 y muro divisorio eje 8 entre H – J, 9 – J, 11 – J, apto 2301, 2312 | 2025-11-01 | 2025-11-08 | 2025-11-12 | 7 | 27.6 | 27.8 | 100.7
23472 - TERRA PPTO C (MANZANA 4) | M - 1346 | Outinord IND 1/2" | Concreto | Muros torre 1 eje 6 al 11 entre A – E apto 2306, 2307 y muro divisorio eje 8 entre H – J, 9 – J, 11 – J, apto 2301, 2312 | 2025-11-01 | 2025-11-08 | 2025-11-12 | 7 | 27.6 | 26.8 | 97.1
23472 - TERRA PPTO C (MANZANA 4) | M - 1346 | Outinord IND 1/2" | Concreto | Muros torre 1 eje 6 al 11 entre A – E apto 2306, 2307 y muro divisorio eje 8 entre H – J, 9 – J, 11 – J, apto 2301, 2312 | 2025-11-01 | 2025-11-04 | 2025-11-06 | 3 | 27.6 | 22.7 | 82.2
23472 - TERRA PPTO C (MANZANA 4) | M - 1346 | Outinord IND 1/2" | Concreto | Muros torre 1 eje 6 al 11 entre A – E apto 2306, 2307 y muro divisorio eje 8 entre H – J, 9 – J, 11 – J, apto 2301, 2312 | 2025-11-01 | 2025-11-04 | 2025-11-06 | 3 | 27.6 | 22 | 79.7
23472 - TERRA PPTO C (MANZANA 4) | M - 1348 | Outinord IND 1 / 2" | Concreto | Muros torre 1 eje 6 al 12 entre F - J aptos 2301 , 2312 | 2025-11-04 | 2025-12-02 | 2025-12-03 | 28 | 27.6 | 35.4 | 128.3
23472 - TERRA PPTO C (MANZANA 4) | M - 1348 | Outinord IND 1 / 2" | Concreto | Muros torre 1 eje 6 al 12 entre F - J aptos 2301 , 2312 | 2025-11-04 | 2025-12-02 | 2025-12-03 | 28 | 27.6 | 34.8 | 126.1
23472 - TERRA PPTO C (MANZANA 4) | M - 1348 | Outinord IND 1 / 2" | Concreto | Muros torre 1 eje 6 al 12 entre F - J aptos 2301 , 2312 | 2025-11-04 | 2025-12-02 | 2025-12-03 | 28 | 27.6 | 35.7 | 129.3
23472 - TERRA PPTO C (MANZANA 4) | M - 1348 | Outinord IND 1 / 2" | Concreto | Muros torre 1 eje 6 al 12 entre F - J aptos 2301 , 2312 | 2025-11-04 | 2025-11-18 | 2025-11-20 | 14 | 27.6 | 30.4 | 110.1
23472 - TERRA PPTO C (MANZANA 4) | M - 1348 | Outinord IND 1 / 2" | Concreto | Muros torre 1 eje 6 al 12 entre F - J aptos 2301 , 2312 | 2025-11-04 | 2025-11-18 | 2025-11-20 | 14 | 27.6 | 30 | 108.7
23472 - TERRA PPTO C (MANZANA 4) | M - 1348 | Outinord IND 1 / 2" | Concreto | Muros torre 1 eje 6 al 12 entre F - J aptos 2301 , 2312 | 2025-11-04 | 2025-11-11 | 2025-11-12 | 7 | 27.6 | 25.5 | 92.4
23472 - TERRA PPTO C (MANZANA 4) | M - 1348 | Outinord IND 1 / 2" | Concreto | Muros torre 1 eje 6 al 12 entre F - J aptos 2301 , 2312 | 2025-11-04 | 2025-11-11 | 2025-11-12 | 7 | 27.6 | 24.7 | 89.5
23472 - TERRA PPTO C (MANZANA 4) | M - 1348 | Outinord IND 1 / 2" | Concreto | Muros torre 1 eje 6 al 12 entre F - J aptos 2301 , 2312 | 2025-11-04 | 2025-11-07 | 2025-11-12 | 3 | 27.6 | 17.5 | 63.4
23472 - TERRA PPTO C (MANZANA 4) | M - 1348 | Outinord IND 1 / 2" | Concreto | Muros torre 1 eje 6 al 12 entre F - J aptos 2301 , 2312 | 2025-11-04 | 2025-11-07 | 2025-11-12 | 3 | 27.6 | 16.7 | 60.5
23472 - TERRA PPTO C (MANZANA 4) | M - 135 | Mortero pega Cemex | Concreto | Mamposteria torre 1 eje A entre 1 al 19 apt 1504 - 1505 - 1506 - 1507 - 1508 - 1509 | 2025-11-07 | 2025-12-05 | 2025-12-11 | 28 | 7.5 | 8.7 | 116
23472 - TERRA PPTO C (MANZANA 4) | M - 135 | Mortero pega Cemex | Concreto | Mamposteria torre 1 eje A entre 1 al 19 apt 1504 - 1505 - 1506 - 1507 - 1508 - 1509 | 2025-11-07 | 2025-12-05 | 2025-12-11 | 28 | 7.5 | 8.4 | 112
23472 - TERRA PPTO C (MANZANA 4) | M - 135 | Mortero pega Cemex | Concreto | Mamposteria torre 1 eje A entre 1 al 19 apt 1504 - 1505 - 1506 - 1507 - 1508 - 1509 | 2025-11-07 | 2025-12-05 | 2025-12-11 | 28 | 7.5 | 8.2 | 109.3
23472 - TERRA PPTO C (MANZANA 4) | M - 135 | Mortero pega Cemex | Concreto | Mamposteria torre 1 eje A entre 1 al 19 apt 1504 - 1505 - 1506 - 1507 - 1508 - 1509 | 2025-11-07 | 2025-11-14 | 2025-11-19 | 7 | 7.5 | 6.8 | 90.7
23472 - TERRA PPTO C (MANZANA 4) | M - 135 | Mortero pega Cemex | Concreto | Mamposteria torre 1 eje A entre 1 al 19 apt 1504 - 1505 - 1506 - 1507 - 1508 - 1509 | 2025-11-07 | 2025-11-14 | 2025-11-19 | 7 | 7.5 | 6.4 | 85.3
23472 - TERRA PPTO C (MANZANA 4) | M - 1352 | Outinord IND 1/2" | Concreto | Muros torre 1 eje 1 al 5 entre F – J apto 2302, 2303 | 2025-11-06 | 2025-12-04 | 2025-12-10 | 28 | 27.6 | 36.1 | 130.8
23472 - TERRA PPTO C (MANZANA 4) | M - 1352 | Outinord IND 1/2" | Concreto | Muros torre 1 eje 1 al 5 entre F – J apto 2302, 2303 | 2025-11-06 | 2025-12-04 | 2025-12-10 | 28 | 27.6 | 36.2 | 131.2
23472 - TERRA PPTO C (MANZANA 4) | M - 1352 | Outinord IND 1/2" | Concreto | Muros torre 1 eje 1 al 5 entre F – J apto 2302, 2303 | 2025-11-06 | 2025-12-04 | 2025-12-10 | 28 | 27.6 | 35 | 126.8
23472 - TERRA PPTO C (MANZANA 4) | M - 1352 | Outinord IND 1/2" | Concreto | Muros torre 1 eje 1 al 5 entre F – J apto 2302, 2303 | 2025-11-06 | 2025-11-20 | 2025-11-24 | 14 | 27.6 | 31.6 | 114.5
23472 - TERRA PPTO C (MANZANA 4) | M - 1352 | Outinord IND 1/2" | Concreto | Muros torre 1 eje 1 al 5 entre F – J apto 2302, 2303 | 2025-11-06 | 2025-11-20 | 2025-11-24 | 14 | 27.6 | 30.5 | 110.5
23472 - TERRA PPTO C (MANZANA 4) | M - 1352 | Outinord IND 1/2" | Concreto | Muros torre 1 eje 1 al 5 entre F – J apto 2302, 2303 | 2025-11-06 | 2025-11-13 | 2025-11-14 | 7 | 27.6 | 19.3 | 69.9
23472 - TERRA PPTO C (MANZANA 4) | M - 1352 | Outinord IND 1/2" | Concreto | Muros torre 1 eje 1 al 5 entre F – J apto 2302, 2303 | 2025-11-06 | 2025-11-13 | 2025-11-14 | 7 | 27.6 | 18.4 | 66.7
23472 - TERRA PPTO C (MANZANA 4) | M - 1352 | Outinord IND 1/2" | Concreto | Muros torre 1 eje 1 al 5 entre F – J apto 2302, 2303 | 2025-11-06 | 2025-11-09 | 2025-11-12 | 3 | 27.6 | 13 | 47.1
23472 - TERRA PPTO C (MANZANA 4) | M - 1352 | Outinord IND 1/2" | Concreto | Muros torre 1 eje 1 al 5 entre F – J apto 2302, 2303 | 2025-11-06 | 2025-11-09 | 2025-11-12 | 3 | 27.6 | 12.5 | 45.3
23472 - TERRA PPTO C (MANZANA 4) | M - 1354 | Outinord IND 1/2" | Concreto | Muros torre 1 eje 16 al 19 entre A - E apt 2409 y muro divisorio de sala y baño ejes 14 entre A - E, 15 al 16 entre B - C y 14 al 16 entre E apt 2408 | 2025-11-08 | 2025-12-06 | 2025-12-11 | 28 | 27.6 | 43.9 | 159.1
23472 - TERRA PPTO C (MANZANA 4) | M - 1354 | Outinord IND 1/2" | Concreto | Muros torre 1 eje 16 al 19 entre A - E apt 2409 y muro divisorio de sala y baño ejes 14 entre A - E, 15 al 16 entre B - C y 14 al 16 entre E apt 2408 | 2025-11-08 | 2025-12-06 | 2025-12-11 | 28 | 27.6 | 42.5 | 154
23472 - TERRA PPTO C (MANZANA 4) | M - 1354 | Outinord IND 1/2" | Concreto | Muros torre 1 eje 16 al 19 entre A - E apt 2409 y muro divisorio de sala y baño ejes 14 entre A - E, 15 al 16 entre B - C y 14 al 16 entre E apt 2408 | 2025-11-08 | 2025-12-06 | 2025-12-11 | 28 | 27.6 | 43 | 155.8
23472 - TERRA PPTO C (MANZANA 4) | M - 1354 | Outinord IND 1/2" | Concreto | Muros torre 1 eje 16 al 19 entre A - E apt 2409 y muro divisorio de sala y baño ejes 14 entre A - E, 15 al 16 entre B - C y 14 al 16 entre E apt 2408 | 2025-11-08 | 2025-11-22 | 2025-11-24 | 14 | 27.6 | 35.8 | 129.7
23472 - TERRA PPTO C (MANZANA 4) | M - 1354 | Outinord IND 1/2" | Concreto | Muros torre 1 eje 16 al 19 entre A - E apt 2409 y muro divisorio de sala y baño ejes 14 entre A - E, 15 al 16 entre B - C y 14 al 16 entre E apt 2408 | 2025-11-08 | 2025-11-22 | 2025-11-24 | 14 | 27.6 | 35.5 | 128.6
23472 - TERRA PPTO C (MANZANA 4) | M - 1354 | Outinord IND 1/2" | Concreto | Muros torre 1 eje 16 al 19 entre A - E apt 2409 y muro divisorio de sala y baño ejes 14 entre A - E, 15 al 16 entre B - C y 14 al 16 entre E apt 2408 | 2025-11-08 | 2025-11-15 | 2025-11-19 | 7 | 27.6 | 30.9 | 112
23472 - TERRA PPTO C (MANZANA 4) | M - 1354 | Outinord IND 1/2" | Concreto | Muros torre 1 eje 16 al 19 entre A - E apt 2409 y muro divisorio de sala y baño ejes 14 entre A - E, 15 al 16 entre B - C y 14 al 16 entre E apt 2408 | 2025-11-08 | 2025-11-15 | 2025-11-19 | 7 | 27.6 | 29.7 | 107.6
23472 - TERRA PPTO C (MANZANA 4) | M - 1354 | Outinord IND 1/2" | Concreto | Muros torre 1 eje 16 al 19 entre A - E apt 2409 y muro divisorio de sala y baño ejes 14 entre A - E, 15 al 16 entre B - C y 14 al 16 entre E apt 2408 | 2025-11-08 | 2025-11-11 | 2025-11-13 | 3 | 27.6 | 19.8 | 71.7
23472 - TERRA PPTO C (MANZANA 4) | M - 1354 | Outinord IND 1/2" | Concreto | Muros torre 1 eje 16 al 19 entre A - E apt 2409 y muro divisorio de sala y baño ejes 14 entre A - E, 15 al 16 entre B - C y 14 al 16 entre E apt 2408 | 2025-11-08 | 2025-11-11 | 2025-11-13 | 3 | 27.6 | 19.9 | 72.1
23472 - TERRA PPTO C (MANZANA 4) | M - 1358 | Outinord IND 1/2" | Concreto | Muros torre 1 eje 6 al 11 entre A – E apt 2406 – 2407 y muro divisorio de sala de estar eje 15 entre 1-J apt 2411 | 2025-11-12 | 2025-12-10 | 2025-12-12 | 28 | 27.6 | 41.8 | 151.4
23472 - TERRA PPTO C (MANZANA 4) | M - 1358 | Outinord IND 1/2" | Concreto | Muros torre 1 eje 6 al 11 entre A – E apt 2406 – 2407 y muro divisorio de sala de estar eje 15 entre 1-J apt 2411 | 2025-11-12 | 2025-12-10 | 2025-12-12 | 28 | 27.6 | 42.9 | 155.4
23472 - TERRA PPTO C (MANZANA 4) | M - 1358 | Outinord IND 1/2" | Concreto | Muros torre 1 eje 6 al 11 entre A – E apt 2406 – 2407 y muro divisorio de sala de estar eje 15 entre 1-J apt 2411 | 2025-11-12 | 2025-12-10 | 2025-12-12 | 28 | 27.6 | 41.4 | 150
23472 - TERRA PPTO C (MANZANA 4) | M - 1358 | Outinord IND 1/2" | Concreto | Muros torre 1 eje 6 al 11 entre A – E apt 2406 – 2407 y muro divisorio de sala de estar eje 15 entre 1-J apt 2411 | 2025-11-12 | 2025-11-26 | 2025-11-28 | 14 | 27.6 | 37.2 | 134.8
23472 - TERRA PPTO C (MANZANA 4) | M - 1358 | Outinord IND 1/2" | Concreto | Muros torre 1 eje 6 al 11 entre A – E apt 2406 – 2407 y muro divisorio de sala de estar eje 15 entre 1-J apt 2411 | 2025-11-12 | 2025-11-26 | 2025-11-28 | 14 | 27.6 | 36.9 | 133.7
23472 - TERRA PPTO C (MANZANA 4) | M - 1358 | Outinord IND 1/2" | Concreto | Muros torre 1 eje 6 al 11 entre A – E apt 2406 – 2407 y muro divisorio de sala de estar eje 15 entre 1-J apt 2411 | 2025-11-12 | 2025-11-19 | 2025-11-20 | 7 | 27.6 | 32.5 | 117.8
23472 - TERRA PPTO C (MANZANA 4) | M - 1358 | Outinord IND 1/2" | Concreto | Muros torre 1 eje 6 al 11 entre A – E apt 2406 – 2407 y muro divisorio de sala de estar eje 15 entre 1-J apt 2411 | 2025-11-12 | 2025-11-19 | 2025-11-20 | 7 | 27.6 | 31.3 | 113.4
23472 - TERRA PPTO C (MANZANA 4) | M - 1358 | Outinord IND 1/2" | Concreto | Muros torre 1 eje 6 al 11 entre A – E apt 2406 – 2407 y muro divisorio de sala de estar eje 15 entre 1-J apt 2411 | 2025-11-12 | 2025-11-15 | 2025-11-19 | 3 | 27.6 | 29.5 | 106.9
23472 - TERRA PPTO C (MANZANA 4) | M - 1358 | Outinord IND 1/2" | Concreto | Muros torre 1 eje 6 al 11 entre A – E apt 2406 – 2407 y muro divisorio de sala de estar eje 15 entre 1-J apt 2411 | 2025-11-12 | 2025-11-15 | 2025-11-19 | 3 | 27.6 | 28.6 | 103.6
23472 - TERRA PPTO C (MANZANA 4) | M - 136 | Mortero pega Cemex | Concreto | Mamposteria tore 1 eje A entre 1 al 19 apt 1604 - 1605 - 1606 - 1607 - 1608 - 1609 | 2025-11-07 | 2025-12-05 | 2025-12-11 | 28 | 7.5 | 8.1 | 108
23472 - TERRA PPTO C (MANZANA 4) | M - 136 | Mortero pega Cemex | Concreto | Mamposteria tore 1 eje A entre 1 al 19 apt 1604 - 1605 - 1606 - 1607 - 1608 - 1609 | 2025-11-07 | 2025-12-05 | 2025-12-11 | 28 | 7.5 | 7.9 | 105.3
23472 - TERRA PPTO C (MANZANA 4) | M - 136 | Mortero pega Cemex | Concreto | Mamposteria tore 1 eje A entre 1 al 19 apt 1604 - 1605 - 1606 - 1607 - 1608 - 1609 | 2025-11-07 | 2025-12-05 | 2025-12-11 | 28 | 7.5 | 7.6 | 101.3
23472 - TERRA PPTO C (MANZANA 4) | M - 136 | Mortero pega Cemex | Concreto | Mamposteria tore 1 eje A entre 1 al 19 apt 1604 - 1605 - 1606 - 1607 - 1608 - 1609 | 2025-11-07 | 2025-11-14 | 2025-11-19 | 7 | 7.5 | 5.8 | 77.3
23472 - TERRA PPTO C (MANZANA 4) | M - 136 | Mortero pega Cemex | Concreto | Mamposteria tore 1 eje A entre 1 al 19 apt 1604 - 1605 - 1606 - 1607 - 1608 - 1609 | 2025-11-07 | 2025-11-14 | 2025-11-19 | 7 | 7.5 | 5.4 | 72
23472 - TERRA PPTO C (MANZANA 4) | M - 1360 | Outinord IND 1/2" | Concreto | Muros torre 1 eje 6 al 11 entre F – J apt 2401, 2412 y muro divisorio sala de estar eje 9 entre A apt 2406 | 2025-11-13 | 2025-12-11 | 2025-12-12 | 28 | 27.6 | 38 | 137.7
23472 - TERRA PPTO C (MANZANA 4) | M - 1360 | Outinord IND 1/2" | Concreto | Muros torre 1 eje 6 al 11 entre F – J apt 2401, 2412 y muro divisorio sala de estar eje 9 entre A apt 2406 | 2025-11-13 | 2025-12-11 | 2025-12-12 | 28 | 27.6 | 39.3 | 142.4
23472 - TERRA PPTO C (MANZANA 4) | M - 1360 | Outinord IND 1/2" | Concreto | Muros torre 1 eje 6 al 11 entre F – J apt 2401, 2412 y muro divisorio sala de estar eje 9 entre A apt 2406 | 2025-11-13 | 2025-12-11 | 2025-12-12 | 28 | 27.6 | 38.4 | 139.1
23472 - TERRA PPTO C (MANZANA 4) | M - 1360 | Outinord IND 1/2" | Concreto | Muros torre 1 eje 6 al 11 entre F – J apt 2401, 2412 y muro divisorio sala de estar eje 9 entre A apt 2406 | 2025-11-13 | 2025-11-27 | 2025-11-28 | 14 | 27.6 | 34 | 123.2
23472 - TERRA PPTO C (MANZANA 4) | M - 1360 | Outinord IND 1/2" | Concreto | Muros torre 1 eje 6 al 11 entre F – J apt 2401, 2412 y muro divisorio sala de estar eje 9 entre A apt 2406 | 2025-11-13 | 2025-11-27 | 2025-11-28 | 14 | 27.6 | 34.4 | 124.6
23472 - TERRA PPTO C (MANZANA 4) | M - 1360 | Outinord IND 1/2" | Concreto | Muros torre 1 eje 6 al 11 entre F – J apt 2401, 2412 y muro divisorio sala de estar eje 9 entre A apt 2406 | 2025-11-13 | 2025-11-20 | 2025-11-24 | 7 | 27.6 | 31.1 | 112.7
23472 - TERRA PPTO C (MANZANA 4) | M - 1360 | Outinord IND 1/2" | Concreto | Muros torre 1 eje 6 al 11 entre F – J apt 2401, 2412 y muro divisorio sala de estar eje 9 entre A apt 2406 | 2025-11-13 | 2025-11-20 | 2025-11-24 | 7 | 27.6 | 30.6 | 110.9
23472 - TERRA PPTO C (MANZANA 4) | M - 1360 | Outinord IND 1/2" | Concreto | Muros torre 1 eje 6 al 11 entre F – J apt 2401, 2412 y muro divisorio sala de estar eje 9 entre A apt 2406 | 2025-11-13 | 2025-11-16 | 2025-11-19 | 3 | 27.6 | 26.2 | 94.9
23472 - TERRA PPTO C (MANZANA 4) | M - 1360 | Outinord IND 1/2" | Concreto | Muros torre 1 eje 6 al 11 entre F – J apt 2401, 2412 y muro divisorio sala de estar eje 9 entre A apt 2406 | 2025-11-13 | 2025-11-16 | 2025-11-19 | 3 | 27.6 | 25.7 | 93.1
23472 - TERRA PPTO C (MANZANA 4) | M - 1361 | Outinord IND 1/2" | Concreto | Muros torre 1 eje 1 al 5 entre A - E apt 2404, 2405 y muro divisorio alcoba eje 6 entre I - J apt 2402 | 2025-11-14 | 2025-12-12 | 2025-12-16 | 28 | 27.6 | 33 | 119.6
23472 - TERRA PPTO C (MANZANA 4) | M - 1361 | Outinord IND 1/2" | Concreto | Muros torre 1 eje 1 al 5 entre A - E apt 2404, 2405 y muro divisorio alcoba eje 6 entre I - J apt 2402 | 2025-11-14 | 2025-12-12 | 2025-12-16 | 28 | 27.6 | 33.3 | 120.7
23472 - TERRA PPTO C (MANZANA 4) | M - 1361 | Outinord IND 1/2" | Concreto | Muros torre 1 eje 1 al 5 entre A - E apt 2404, 2405 y muro divisorio alcoba eje 6 entre I - J apt 2402 | 2025-11-14 | 2025-12-12 | 2025-12-16 | 28 | 27.6 | 33.5 | 121.4
23472 - TERRA PPTO C (MANZANA 4) | M - 1361 | Outinord IND 1/2" | Concreto | Muros torre 1 eje 1 al 5 entre A - E apt 2404, 2405 y muro divisorio alcoba eje 6 entre I - J apt 2402 | 2025-11-14 | 2025-11-28 | 2025-12-03 | 14 | 27.6 | 29.5 | 106.9
23472 - TERRA PPTO C (MANZANA 4) | M - 1361 | Outinord IND 1/2" | Concreto | Muros torre 1 eje 1 al 5 entre A - E apt 2404, 2405 y muro divisorio alcoba eje 6 entre I - J apt 2402 | 2025-11-14 | 2025-11-28 | 2025-12-03 | 14 | 27.6 | 28.8 | 104.3
23472 - TERRA PPTO C (MANZANA 4) | M - 1361 | Outinord IND 1/2" | Concreto | Muros torre 1 eje 1 al 5 entre A - E apt 2404, 2405 y muro divisorio alcoba eje 6 entre I - J apt 2402 | 2025-11-14 | 2025-11-21 | 2025-11-24 | 7 | 27.6 | 24.9 | 90.2
23472 - TERRA PPTO C (MANZANA 4) | M - 1361 | Outinord IND 1/2" | Concreto | Muros torre 1 eje 1 al 5 entre A - E apt 2404, 2405 y muro divisorio alcoba eje 6 entre I - J apt 2402 | 2025-11-14 | 2025-11-21 | 2025-11-24 | 7 | 27.6 | 26.1 | 94.6
23472 - TERRA PPTO C (MANZANA 4) | M - 1361 | Outinord IND 1/2" | Concreto | Muros torre 1 eje 1 al 5 entre A - E apt 2404, 2405 y muro divisorio alcoba eje 6 entre I - J apt 2402 | 2025-11-14 | 2025-11-18 | 2025-11-24 | 4 | 27.6 | 22.1 | 80.1
23472 - TERRA PPTO C (MANZANA 4) | M - 1361 | Outinord IND 1/2" | Concreto | Muros torre 1 eje 1 al 5 entre A - E apt 2404, 2405 y muro divisorio alcoba eje 6 entre I - J apt 2402 | 2025-11-14 | 2025-11-18 | 2025-11-24 | 4 | 27.6 | 21.4 | 77.5
23472 - TERRA PPTO C (MANZANA 4) | M - 1364 | Outinord IND 1/2" | Concreto | Muros de la escalera entre Torres 2 y 3 N + 5.95 al N + 9.25 | 2025-11-21 | 2025-12-19 | 2025-12-23 | 28 | 27.6 | 37.5 | 135.9
23472 - TERRA PPTO C (MANZANA 4) | M - 1364 | Outinord IND 1/2" | Concreto | Muros de la escalera entre Torres 2 y 3 N + 5.95 al N + 9.25 | 2025-11-21 | 2025-12-19 | 2025-12-23 | 28 | 27.6 | 36.8 | 133.3
23472 - TERRA PPTO C (MANZANA 4) | M - 1364 | Outinord IND 1/2" | Concreto | Muros de la escalera entre Torres 2 y 3 N + 5.95 al N + 9.25 | 2025-11-21 | 2025-12-19 | 2025-12-23 | 28 | 27.6 | 37.1 | 134.4
23472 - TERRA PPTO C (MANZANA 4) | M - 1364 | Outinord IND 1/2" | Concreto | Muros de la escalera entre Torres 2 y 3 N + 5.95 al N + 9.25 | 2025-11-21 | 2025-12-05 | 2025-12-11 | 14 | 27.6 | 32.6 | 118.1
23472 - TERRA PPTO C (MANZANA 4) | M - 1364 | Outinord IND 1/2" | Concreto | Muros de la escalera entre Torres 2 y 3 N + 5.95 al N + 9.25 | 2025-11-21 | 2025-12-05 | 2025-12-11 | 14 | 27.6 | 31.9 | 115.6
23472 - TERRA PPTO C (MANZANA 4) | M - 1364 | Outinord IND 1/2" | Concreto | Muros de la escalera entre Torres 2 y 3 N + 5.95 al N + 9.25 | 2025-11-21 | 2025-11-28 | 2025-12-03 | 7 | 27.6 | 27.9 | 101.1
23472 - TERRA PPTO C (MANZANA 4) | M - 1364 | Outinord IND 1/2" | Concreto | Muros de la escalera entre Torres 2 y 3 N + 5.95 al N + 9.25 | 2025-11-21 | 2025-11-28 | 2025-12-03 | 7 | 27.6 | 27.2 | 98.6
23472 - TERRA PPTO C (MANZANA 4) | M - 1364 | Outinord IND 1/2" | Concreto | Muros de la escalera entre Torres 2 y 3 N + 5.95 al N + 9.25 | 2025-11-21 | 2025-11-25 | 2025-11-28 | 4 | 27.6 | 26.2 | 94.9
23472 - TERRA PPTO C (MANZANA 4) | M - 1364 | Outinord IND 1/2" | Concreto | Muros de la escalera entre Torres 2 y 3 N + 5.95 al N + 9.25 | 2025-11-21 | 2025-11-25 | 2025-11-28 | 4 | 27.6 | 25.8 | 93.5
23472 - TERRA PPTO C (MANZANA 4) | M - 1367 | Outinord IND 1 / 2 " | Concreto | Muros cubierta torre 1 escalera costado oriental eje 17 al 19 entre D - G | 2025-11-24 | 2025-12-22 | 2025-12-23 | 28 | 27.6 | 37.5 | 135.9
23472 - TERRA PPTO C (MANZANA 4) | M - 1367 | Outinord IND 1 / 2 " | Concreto | Muros cubierta torre 1 escalera costado oriental eje 17 al 19 entre D - G | 2025-11-24 | 2025-12-22 | 2025-12-23 | 28 | 27.6 | 38.8 | 140.6
23472 - TERRA PPTO C (MANZANA 4) | M - 1367 | Outinord IND 1 / 2 " | Concreto | Muros cubierta torre 1 escalera costado oriental eje 17 al 19 entre D - G | 2025-11-24 | 2025-12-22 | 2025-12-23 | 28 | 27.6 | 37.7 | 136.6
23472 - TERRA PPTO C (MANZANA 4) | M - 1367 | Outinord IND 1 / 2 " | Concreto | Muros cubierta torre 1 escalera costado oriental eje 17 al 19 entre D - G | 2025-11-24 | 2025-12-08 | 2025-12-11 | 14 | 27.6 | 30.6 | 110.9
23472 - TERRA PPTO C (MANZANA 4) | M - 1367 | Outinord IND 1 / 2 " | Concreto | Muros cubierta torre 1 escalera costado oriental eje 17 al 19 entre D - G | 2025-11-24 | 2025-12-08 | 2025-12-11 | 14 | 27.6 | 29.4 | 106.5
23472 - TERRA PPTO C (MANZANA 4) | M - 1367 | Outinord IND 1 / 2 " | Concreto | Muros cubierta torre 1 escalera costado oriental eje 17 al 19 entre D - G | 2025-11-24 | 2025-12-01 | 2025-12-03 | 7 | 27.6 | 24.3 | 88
23472 - TERRA PPTO C (MANZANA 4) | M - 1367 | Outinord IND 1 / 2 " | Concreto | Muros cubierta torre 1 escalera costado oriental eje 17 al 19 entre D - G | 2025-11-24 | 2025-12-01 | 2025-12-03 | 7 | 27.6 | 23.1 | 83.7
23472 - TERRA PPTO C (MANZANA 4) | M - 1367 | Outinord IND 1 / 2 " | Concreto | Muros cubierta torre 1 escalera costado oriental eje 17 al 19 entre D - G | 2025-11-24 | 2025-11-27 | 2025-12-03 | 3 | 27.6 | 19.8 | 71.7
23472 - TERRA PPTO C (MANZANA 4) | M - 1367 | Outinord IND 1 / 2 " | Concreto | Muros cubierta torre 1 escalera costado oriental eje 17 al 19 entre D - G | 2025-11-24 | 2025-11-27 | 2025-12-03 | 3 | 27.6 | 18.8 | 68.1
23472 - TERRA PPTO C (MANZANA 4) | M - 137 | Mortero pega Cemex | Concreto | Mamposteria torre 1 eje J entre 1 al 19 apt 1601 - 1602 - 1603 - 1610 - 1611 - 1612 | 2025-11-07 | 2025-12-05 | 2025-12-11 | 28 | 7.5 | 8.2 | 109.3
23472 - TERRA PPTO C (MANZANA 4) | M - 137 | Mortero pega Cemex | Concreto | Mamposteria torre 1 eje J entre 1 al 19 apt 1601 - 1602 - 1603 - 1610 - 1611 - 1612 | 2025-11-07 | 2025-12-05 | 2025-12-11 | 28 | 7.5 | 8.1 | 108
23472 - TERRA PPTO C (MANZANA 4) | M - 137 | Mortero pega Cemex | Concreto | Mamposteria torre 1 eje J entre 1 al 19 apt 1601 - 1602 - 1603 - 1610 - 1611 - 1612 | 2025-11-07 | 2025-12-05 | 2025-12-11 | 28 | 7.5 | 8 | 106.7
23472 - TERRA PPTO C (MANZANA 4) | M - 137 | Mortero pega Cemex | Concreto | Mamposteria torre 1 eje J entre 1 al 19 apt 1601 - 1602 - 1603 - 1610 - 1611 - 1612 | 2025-11-07 | 2025-11-14 | 2025-11-19 | 7 | 7.5 | 6 | 80
23472 - TERRA PPTO C (MANZANA 4) | M - 137 | Mortero pega Cemex | Concreto | Mamposteria torre 1 eje J entre 1 al 19 apt 1601 - 1602 - 1603 - 1610 - 1611 - 1612 | 2025-11-07 | 2025-11-14 | 2025-11-19 | 7 | 7.5 | 6.5 | 86.7
23472 - TERRA PPTO C (MANZANA 4) | M - 1370 | Outinord IND 1 / 2 " | Concreto | Vigas de acople cubierta torre 1 y muros M - 28 ( 2 ) M - 32 M - 15 ( 2 ) M - 18 ( 2 ) eje D entre 7 al 13 muros foso ascensor | 2025-11-28 | 2025-12-26 | 2026-01-05 | 28 | 41.4 | 62.5 | 151
23472 - TERRA PPTO C (MANZANA 4) | M - 1370 | Outinord IND 1 / 2 " | Concreto | Vigas de acople cubierta torre 1 y muros M - 28 ( 2 ) M - 32 M - 15 ( 2 ) M - 18 ( 2 ) eje D entre 7 al 13 muros foso ascensor | 2025-11-28 | 2025-12-26 | 2026-01-05 | 28 | 41.4 | 60.8 | 146.9
23472 - TERRA PPTO C (MANZANA 4) | M - 1370 | Outinord IND 1 / 2 " | Concreto | Vigas de acople cubierta torre 1 y muros M - 28 ( 2 ) M - 32 M - 15 ( 2 ) M - 18 ( 2 ) eje D entre 7 al 13 muros foso ascensor | 2025-11-28 | 2025-12-26 | 2026-01-05 | 28 | 41.4 | 61.7 | 149
23472 - TERRA PPTO C (MANZANA 4) | M - 1370 | Outinord IND 1 / 2 " | Concreto | Vigas de acople cubierta torre 1 y muros M - 28 ( 2 ) M - 32 M - 15 ( 2 ) M - 18 ( 2 ) eje D entre 7 al 13 muros foso ascensor | 2025-11-28 | 2025-12-12 | 2025-12-16 | 14 | 41.4 | 55.2 | 133.3
23472 - TERRA PPTO C (MANZANA 4) | M - 1370 | Outinord IND 1 / 2 " | Concreto | Vigas de acople cubierta torre 1 y muros M - 28 ( 2 ) M - 32 M - 15 ( 2 ) M - 18 ( 2 ) eje D entre 7 al 13 muros foso ascensor | 2025-11-28 | 2025-12-12 | 2025-12-16 | 14 | 41.4 | 55.8 | 134.8
23472 - TERRA PPTO C (MANZANA 4) | M - 1370 | Outinord IND 1 / 2 " | Concreto | Vigas de acople cubierta torre 1 y muros M - 28 ( 2 ) M - 32 M - 15 ( 2 ) M - 18 ( 2 ) eje D entre 7 al 13 muros foso ascensor | 2025-11-28 | 2025-12-05 | 2025-12-11 | 7 | 41.4 | 49.5 | 119.6
23472 - TERRA PPTO C (MANZANA 4) | M - 1370 | Outinord IND 1 / 2 " | Concreto | Vigas de acople cubierta torre 1 y muros M - 28 ( 2 ) M - 32 M - 15 ( 2 ) M - 18 ( 2 ) eje D entre 7 al 13 muros foso ascensor | 2025-11-28 | 2025-12-05 | 2025-12-11 | 7 | 41.4 | 50.2 | 121.3
23472 - TERRA PPTO C (MANZANA 4) | M - 1370 | Outinord IND 1 / 2 " | Concreto | Vigas de acople cubierta torre 1 y muros M - 28 ( 2 ) M - 32 M - 15 ( 2 ) M - 18 ( 2 ) eje D entre 7 al 13 muros foso ascensor | 2025-11-28 | 2025-12-02 | 2025-12-10 | 4 | 41.4 | 41.4 | 100
23472 - TERRA PPTO C (MANZANA 4) | M - 1370 | Outinord IND 1 / 2 " | Concreto | Vigas de acople cubierta torre 1 y muros M - 28 ( 2 ) M - 32 M - 15 ( 2 ) M - 18 ( 2 ) eje D entre 7 al 13 muros foso ascensor | 2025-11-28 | 2025-12-02 | 2025-12-10 | 4 | 41.4 | 41.8 | 101
23472 - TERRA PPTO C (MANZANA 4) | M - 1372 | Outinord IND 1 / 2" | Concreto | Salón comunal 2 columnetas materas tipo 1 eje 8 al 10 entre C – E y bordillos de la matera tipo 1 eje 8 al 9 entre A – B N + 1.50 | 2025-12-01 | 2025-12-29 | 2026-01-05 | 28 | 27.6 | 37.7 | 136.6
23472 - TERRA PPTO C (MANZANA 4) | M - 1372 | Outinord IND 1 / 2" | Concreto | Salón comunal 2 columnetas materas tipo 1 eje 8 al 10 entre C – E y bordillos de la matera tipo 1 eje 8 al 9 entre A – B N + 1.50 | 2025-12-01 | 2025-12-29 | 2026-01-05 | 28 | 27.6 | 36.8 | 133.3
23472 - TERRA PPTO C (MANZANA 4) | M - 1372 | Outinord IND 1 / 2" | Concreto | Salón comunal 2 columnetas materas tipo 1 eje 8 al 10 entre C – E y bordillos de la matera tipo 1 eje 8 al 9 entre A – B N + 1.50 | 2025-12-01 | 2025-12-29 | 2026-01-05 | 28 | 27.6 | 37 | 134.1
23472 - TERRA PPTO C (MANZANA 4) | M - 1372 | Outinord IND 1 / 2" | Concreto | Salón comunal 2 columnetas materas tipo 1 eje 8 al 10 entre C – E y bordillos de la matera tipo 1 eje 8 al 9 entre A – B N + 1.50 | 2025-12-01 | 2025-12-15 | 2025-12-16 | 14 | 27.6 | 32.3 | 117
23472 - TERRA PPTO C (MANZANA 4) | M - 1372 | Outinord IND 1 / 2" | Concreto | Salón comunal 2 columnetas materas tipo 1 eje 8 al 10 entre C – E y bordillos de la matera tipo 1 eje 8 al 9 entre A – B N + 1.50 | 2025-12-01 | 2025-12-15 | 2025-12-16 | 14 | 27.6 | 33.3 | 120.7
23472 - TERRA PPTO C (MANZANA 4) | M - 1372 | Outinord IND 1 / 2" | Concreto | Salón comunal 2 columnetas materas tipo 1 eje 8 al 10 entre C – E y bordillos de la matera tipo 1 eje 8 al 9 entre A – B N + 1.50 | 2025-12-01 | 2025-12-08 | 2025-12-11 | 7 | 27.6 | 28.6 | 103.6
23472 - TERRA PPTO C (MANZANA 4) | M - 1372 | Outinord IND 1 / 2" | Concreto | Salón comunal 2 columnetas materas tipo 1 eje 8 al 10 entre C – E y bordillos de la matera tipo 1 eje 8 al 9 entre A – B N + 1.50 | 2025-12-01 | 2025-12-08 | 2025-12-11 | 7 | 27.6 | 28 | 101.4
23472 - TERRA PPTO C (MANZANA 4) | M - 1372 | Outinord IND 1 / 2" | Concreto | Salón comunal 2 columnetas materas tipo 1 eje 8 al 10 entre C – E y bordillos de la matera tipo 1 eje 8 al 9 entre A – B N + 1.50 | 2025-12-01 | 2025-12-04 | 2025-12-11 | 3 | 27.6 | 22.7 | 82.2
23472 - TERRA PPTO C (MANZANA 4) | M - 1372 | Outinord IND 1 / 2" | Concreto | Salón comunal 2 columnetas materas tipo 1 eje 8 al 10 entre C – E y bordillos de la matera tipo 1 eje 8 al 9 entre A – B N + 1.50 | 2025-12-01 | 2025-12-04 | 2025-12-11 | 3 | 27.6 | 23 | 83.3
23472 - TERRA PPTO C (MANZANA 4) | M - 1373 | Outinord IND 1 / 2" | Concreto | Vigas de acople torre 1 eje 6 entre 7 al 13 | 2025-12-01 | 2025-12-29 | 2026-01-05 | 28 | 41.4 | 53.3 | 128.7
23472 - TERRA PPTO C (MANZANA 4) | M - 1373 | Outinord IND 1 / 2" | Concreto | Vigas de acople torre 1 eje 6 entre 7 al 13 | 2025-12-01 | 2025-12-29 | 2026-01-05 | 28 | 41.4 | 54.2 | 130.9
23472 - TERRA PPTO C (MANZANA 4) | M - 1373 | Outinord IND 1 / 2" | Concreto | Vigas de acople torre 1 eje 6 entre 7 al 13 | 2025-12-01 | 2025-12-29 | 2026-01-05 | 28 | 41.4 | 52.7 | 127.3
23472 - TERRA PPTO C (MANZANA 4) | M - 1373 | Outinord IND 1 / 2" | Concreto | Vigas de acople torre 1 eje 6 entre 7 al 13 | 2025-12-01 | 2025-12-15 | 2025-12-16 | 14 | 41.4 | 48.3 | 116.7
23472 - TERRA PPTO C (MANZANA 4) | M - 1373 | Outinord IND 1 / 2" | Concreto | Vigas de acople torre 1 eje 6 entre 7 al 13 | 2025-12-01 | 2025-12-15 | 2025-12-16 | 14 | 41.4 | 47 | 113.5
23472 - TERRA PPTO C (MANZANA 4) | M - 1373 | Outinord IND 1 / 2" | Concreto | Vigas de acople torre 1 eje 6 entre 7 al 13 | 2025-12-01 | 2025-12-08 | 2025-12-11 | 7 | 41.4 | 41.3 | 99.8
23472 - TERRA PPTO C (MANZANA 4) | M - 1373 | Outinord IND 1 / 2" | Concreto | Vigas de acople torre 1 eje 6 entre 7 al 13 | 2025-12-01 | 2025-12-08 | 2025-12-11 | 7 | 41.4 | 40 | 96.6
23472 - TERRA PPTO C (MANZANA 4) | M - 1373 | Outinord IND 1 / 2" | Concreto | Vigas de acople torre 1 eje 6 entre 7 al 13 | 2025-12-01 | 2025-12-04 | 2025-12-11 | 3 | 41.4 | 34.8 | 84.1
23472 - TERRA PPTO C (MANZANA 4) | M - 1373 | Outinord IND 1 / 2" | Concreto | Vigas de acople torre 1 eje 6 entre 7 al 13 | 2025-12-01 | 2025-12-04 | 2025-12-11 | 3 | 41.4 | 33.7 | 81.4
23472 - TERRA PPTO C (MANZANA 4) | M - 1374 | Outinord IND 1 / 2" | Concreto | Muros cubierta de la escalera costado occidental torre 1 eje 1 al 2 entre D – E ; M – 21 (2) ; M – 05 | 2025-12-02 | 2025-12-30 | 2026-01-09 | 28 | 27.6 | 33.8 | 122.5
23472 - TERRA PPTO C (MANZANA 4) | M - 1374 | Outinord IND 1 / 2" | Concreto | Muros cubierta de la escalera costado occidental torre 1 eje 1 al 2 entre D – E ; M – 21 (2) ; M – 05 | 2025-12-02 | 2025-12-30 | 2026-01-09 | 28 | 27.6 | 32.8 | 118.8
23472 - TERRA PPTO C (MANZANA 4) | M - 1374 | Outinord IND 1 / 2" | Concreto | Muros cubierta de la escalera costado occidental torre 1 eje 1 al 2 entre D – E ; M – 21 (2) ; M – 05 | 2025-12-02 | 2025-12-30 | 2026-01-09 | 28 | 27.6 | 33 | 119.6
23472 - TERRA PPTO C (MANZANA 4) | M - 1374 | Outinord IND 1 / 2" | Concreto | Muros cubierta de la escalera costado occidental torre 1 eje 1 al 2 entre D – E ; M – 21 (2) ; M – 05 | 2025-12-02 | 2025-12-16 | 2025-12-17 | 14 | 27.6 | 28.9 | 104.7
23472 - TERRA PPTO C (MANZANA 4) | M - 1374 | Outinord IND 1 / 2" | Concreto | Muros cubierta de la escalera costado occidental torre 1 eje 1 al 2 entre D – E ; M – 21 (2) ; M – 05 | 2025-12-02 | 2025-12-16 | 2025-12-17 | 14 | 27.6 | 28.3 | 102.5
23472 - TERRA PPTO C (MANZANA 4) | M - 1374 | Outinord IND 1 / 2" | Concreto | Muros cubierta de la escalera costado occidental torre 1 eje 1 al 2 entre D – E ; M – 21 (2) ; M – 05 | 2025-12-02 | 2025-12-09 | 2025-12-11 | 7 | 27.6 | 23.8 | 86.2
23472 - TERRA PPTO C (MANZANA 4) | M - 1374 | Outinord IND 1 / 2" | Concreto | Muros cubierta de la escalera costado occidental torre 1 eje 1 al 2 entre D – E ; M – 21 (2) ; M – 05 | 2025-12-02 | 2025-12-09 | 2025-12-11 | 7 | 27.6 | 23.6 | 85.5
23472 - TERRA PPTO C (MANZANA 4) | M - 1374 | Outinord IND 1 / 2" | Concreto | Muros cubierta de la escalera costado occidental torre 1 eje 1 al 2 entre D – E ; M – 21 (2) ; M – 05 | 2025-12-02 | 2025-12-05 | 2025-12-11 | 3 | 27.6 | 15.3 | 55.4
23472 - TERRA PPTO C (MANZANA 4) | M - 1374 | Outinord IND 1 / 2" | Concreto | Muros cubierta de la escalera costado occidental torre 1 eje 1 al 2 entre D – E ; M – 21 (2) ; M – 05 | 2025-12-02 | 2025-12-05 | 2025-12-11 | 3 | 27.6 | 14.9 | 54
23472 - TERRA PPTO C (MANZANA 4) | M - 1376 | Outinord IND 1 / 2 " | Concreto | Salón comunal 2 bordillo de la matera tipo 1 eje 8 al 10 entre B – E | 2025-12-05 | 2026-01-02 | 2026-01-09 | 28 | 27.6 | 40.4 | 146.4
23472 - TERRA PPTO C (MANZANA 4) | M - 1376 | Outinord IND 1 / 2 " | Concreto | Salón comunal 2 bordillo de la matera tipo 1 eje 8 al 10 entre B – E | 2025-12-05 | 2026-01-02 | 2026-01-09 | 28 | 27.6 | 39.7 | 143.8
23472 - TERRA PPTO C (MANZANA 4) | M - 1376 | Outinord IND 1 / 2 " | Concreto | Salón comunal 2 bordillo de la matera tipo 1 eje 8 al 10 entre B – E | 2025-12-05 | 2026-01-02 | 2026-01-09 | 28 | 27.6 | 40.1 | 145.3
23472 - TERRA PPTO C (MANZANA 4) | M - 1376 | Outinord IND 1 / 2 " | Concreto | Salón comunal 2 bordillo de la matera tipo 1 eje 8 al 10 entre B – E | 2025-12-05 | 2025-12-19 | 2025-12-23 | 14 | 27.6 | 35 | 126.8
23472 - TERRA PPTO C (MANZANA 4) | M - 1376 | Outinord IND 1 / 2 " | Concreto | Salón comunal 2 bordillo de la matera tipo 1 eje 8 al 10 entre B – E | 2025-12-05 | 2025-12-19 | 2025-12-23 | 14 | 27.6 | 35.2 | 127.5
23472 - TERRA PPTO C (MANZANA 4) | M - 1376 | Outinord IND 1 / 2 " | Concreto | Salón comunal 2 bordillo de la matera tipo 1 eje 8 al 10 entre B – E | 2025-12-05 | 2025-12-12 | 2025-12-16 | 7 | 27.6 | 30.8 | 111.6
23472 - TERRA PPTO C (MANZANA 4) | M - 1376 | Outinord IND 1 / 2 " | Concreto | Salón comunal 2 bordillo de la matera tipo 1 eje 8 al 10 entre B – E | 2025-12-05 | 2025-12-12 | 2025-12-16 | 7 | 27.6 | 30.9 | 112
23472 - TERRA PPTO C (MANZANA 4) | M - 1376 | Outinord IND 1 / 2 " | Concreto | Salón comunal 2 bordillo de la matera tipo 1 eje 8 al 10 entre B – E | 2025-12-05 | 2025-12-11 | 2025-12-16 | 6 | 27.6 | 27.6 | 100
23472 - TERRA PPTO C (MANZANA 4) | M - 1376 | Outinord IND 1 / 2 " | Concreto | Salón comunal 2 bordillo de la matera tipo 1 eje 8 al 10 entre B – E | 2025-12-05 | 2025-12-11 | 2025-12-16 | 6 | 27.6 | 27.9 | 101.1
23472 - TERRA PPTO C (MANZANA 4) | M - 1381 | Outinord IND 1 / 2 " | Concreto | Muros torre 1 recorrido del ascensor M - 21 ( 2 ) M - 05 eje 8 al 9 entre D - E | 2025-12-12 | 2026-01-09 | 2026-01-14 | 28 | 27.6 | 29.5 | 106.9
23472 - TERRA PPTO C (MANZANA 4) | M - 1381 | Outinord IND 1 / 2 " | Concreto | Muros torre 1 recorrido del ascensor M - 21 ( 2 ) M - 05 eje 8 al 9 entre D - E | 2025-12-12 | 2026-01-09 | 2026-01-14 | 28 | 27.6 | 29.9 | 108.3
23472 - TERRA PPTO C (MANZANA 4) | M - 1381 | Outinord IND 1 / 2 " | Concreto | Muros torre 1 recorrido del ascensor M - 21 ( 2 ) M - 05 eje 8 al 9 entre D - E | 2025-12-12 | 2026-01-09 | 2026-01-14 | 28 | 27.6 | 28.9 | 104.7
23472 - TERRA PPTO C (MANZANA 4) | M - 1381 | Outinord IND 1 / 2 " | Concreto | Muros torre 1 recorrido del ascensor M - 21 ( 2 ) M - 05 eje 8 al 9 entre D - E | 2025-12-12 | 2025-12-26 | 2026-01-05 | 14 | 27.6 | 25.1 | 90.9
23472 - TERRA PPTO C (MANZANA 4) | M - 1381 | Outinord IND 1 / 2 " | Concreto | Muros torre 1 recorrido del ascensor M - 21 ( 2 ) M - 05 eje 8 al 9 entre D - E | 2025-12-12 | 2025-12-26 | 2026-01-05 | 14 | 27.6 | 24.3 | 88
23472 - TERRA PPTO C (MANZANA 4) | M - 1381 | Outinord IND 1 / 2 " | Concreto | Muros torre 1 recorrido del ascensor M - 21 ( 2 ) M - 05 eje 8 al 9 entre D - E | 2025-12-12 | 2025-12-19 | 2025-12-23 | 7 | 27.6 | 21.1 | 76.4
23472 - TERRA PPTO C (MANZANA 4) | M - 1381 | Outinord IND 1 / 2 " | Concreto | Muros torre 1 recorrido del ascensor M - 21 ( 2 ) M - 05 eje 8 al 9 entre D - E | 2025-12-12 | 2025-12-19 | 2025-12-23 | 7 | 27.6 | 20.5 | 74.3
23472 - TERRA PPTO C (MANZANA 4) | M - 1381 | Outinord IND 1 / 2 " | Concreto | Muros torre 1 recorrido del ascensor M - 21 ( 2 ) M - 05 eje 8 al 9 entre D - E | 2025-12-12 | 2025-12-16 | 2025-12-18 | 4 | 27.6 | 17.9 | 64.9
23472 - TERRA PPTO C (MANZANA 4) | M - 1381 | Outinord IND 1 / 2 " | Concreto | Muros torre 1 recorrido del ascensor M - 21 ( 2 ) M - 05 eje 8 al 9 entre D - E | 2025-12-12 | 2025-12-16 | 2025-12-18 | 4 | 27.6 | 17.3 | 62.7
23472 - TERRA PPTO C (MANZANA 4) | M - 1393 | Outinord IND 1" | Concreto | Salón comunal 2 muros y placa de la matera tipo 3 eje 10 al 11 entre A´- B´ piso 1 | 2026-02-24 | 2026-03-24 | 2026-03-26 | 28 | 27.6 | 38.3 | 138.8
23472 - TERRA PPTO C (MANZANA 4) | M - 1393 | Outinord IND 1" | Concreto | Salón comunal 2 muros y placa de la matera tipo 3 eje 10 al 11 entre A´- B´ piso 1 | 2026-02-24 | 2026-03-24 | 2026-03-26 | 28 | 27.6 | 36.7 | 133
23472 - TERRA PPTO C (MANZANA 4) | M - 1393 | Outinord IND 1" | Concreto | Salón comunal 2 muros y placa de la matera tipo 3 eje 10 al 11 entre A´- B´ piso 1 | 2026-02-24 | 2026-03-24 | 2026-03-26 | 28 | 27.6 | 38.3 | 138.8
23472 - TERRA PPTO C (MANZANA 4) | M - 1393 | Outinord IND 1" | Concreto | Salón comunal 2 muros y placa de la matera tipo 3 eje 10 al 11 entre A´- B´ piso 1 | 2026-02-24 | 2026-03-10 | 2026-03-10 | 14 | 27.6 | 30.9 | 112
23472 - TERRA PPTO C (MANZANA 4) | M - 1393 | Outinord IND 1" | Concreto | Salón comunal 2 muros y placa de la matera tipo 3 eje 10 al 11 entre A´- B´ piso 1 | 2026-02-24 | 2026-03-10 | 2026-03-10 | 14 | 27.6 | 31.2 | 113
23472 - TERRA PPTO C (MANZANA 4) | M - 1393 | Outinord IND 1" | Concreto | Salón comunal 2 muros y placa de la matera tipo 3 eje 10 al 11 entre A´- B´ piso 1 | 2026-02-24 | 2026-03-03 | 2026-03-05 | 7 | 27.6 | 26.8 | 97.1
23472 - TERRA PPTO C (MANZANA 4) | M - 1393 | Outinord IND 1" | Concreto | Salón comunal 2 muros y placa de la matera tipo 3 eje 10 al 11 entre A´- B´ piso 1 | 2026-02-24 | 2026-03-03 | 2026-03-05 | 7 | 27.6 | 26.2 | 94.9
23472 - TERRA PPTO C (MANZANA 4) | M - 1393 | Outinord IND 1" | Concreto | Salón comunal 2 muros y placa de la matera tipo 3 eje 10 al 11 entre A´- B´ piso 1 | 2026-02-24 | 2026-02-27 | 2026-02-27 | 3 | 27.6 | 16.3 | 59.1
23472 - TERRA PPTO C (MANZANA 4) | M - 1393 | Outinord IND 1" | Concreto | Salón comunal 2 muros y placa de la matera tipo 3 eje 10 al 11 entre A´- B´ piso 1 | 2026-02-24 | 2026-02-27 | 2026-02-27 | 3 | 27.6 | 16.1 | 58.3
23472 - TERRA PPTO C (MANZANA 4) | M - 1395 | Outinord IND 1" | Concreto | Salón comunal 2 placa y muros materas tipo 3 eje 9' al 11' entre A - B' y eje 10' al 11 entre A' - B piso 1 | 2026-03-05 | 2026-04-02 | 2026-04-08 | 28 | 27.6 | 35 | 126.8
23472 - TERRA PPTO C (MANZANA 4) | M - 1395 | Outinord IND 1" | Concreto | Salón comunal 2 placa y muros materas tipo 3 eje 9' al 11' entre A - B' y eje 10' al 11 entre A' - B piso 1 | 2026-03-05 | 2026-04-02 | 2026-04-08 | 28 | 27.6 | 35 | 126.8
23472 - TERRA PPTO C (MANZANA 4) | M - 1395 | Outinord IND 1" | Concreto | Salón comunal 2 placa y muros materas tipo 3 eje 9' al 11' entre A - B' y eje 10' al 11 entre A' - B piso 1 | 2026-03-05 | 2026-04-02 | 2026-04-08 | 28 | 27.6 | 35 | 126.8
23472 - TERRA PPTO C (MANZANA 4) | M - 1395 | Outinord IND 1" | Concreto | Salón comunal 2 placa y muros materas tipo 3 eje 9' al 11' entre A - B' y eje 10' al 11 entre A' - B piso 1 | 2026-03-05 | 2026-03-19 | 2026-03-19 | 14 | 27.6 | 28.7 | 104
23472 - TERRA PPTO C (MANZANA 4) | M - 1395 | Outinord IND 1" | Concreto | Salón comunal 2 placa y muros materas tipo 3 eje 9' al 11' entre A - B' y eje 10' al 11 entre A' - B piso 1 | 2026-03-05 | 2026-03-19 | 2026-03-19 | 14 | 27.6 | 28.6 | 103.6
23472 - TERRA PPTO C (MANZANA 4) | M - 1395 | Outinord IND 1" | Concreto | Salón comunal 2 placa y muros materas tipo 3 eje 9' al 11' entre A - B' y eje 10' al 11 entre A' - B piso 1 | 2026-03-05 | 2026-03-12 | 2026-03-12 | 7 | 27.6 | 24.8 | 89.9
23472 - TERRA PPTO C (MANZANA 4) | M - 1395 | Outinord IND 1" | Concreto | Salón comunal 2 placa y muros materas tipo 3 eje 9' al 11' entre A - B' y eje 10' al 11 entre A' - B piso 1 | 2026-03-05 | 2026-03-12 | 2026-03-12 | 7 | 27.6 | 24.9 | 90.2
23472 - TERRA PPTO C (MANZANA 4) | M - 1395 | Outinord IND 1" | Concreto | Salón comunal 2 placa y muros materas tipo 3 eje 9' al 11' entre A - B' y eje 10' al 11 entre A' - B piso 1 | 2026-03-05 | 2026-03-08 | 2026-03-10 | 3 | 27.6 | 21 | 76.1
23472 - TERRA PPTO C (MANZANA 4) | M - 1395 | Outinord IND 1" | Concreto | Salón comunal 2 placa y muros materas tipo 3 eje 9' al 11' entre A - B' y eje 10' al 11 entre A' - B piso 1 | 2026-03-05 | 2026-03-08 | 2026-03-10 | 3 | 27.6 | 20.6 | 74.6
23472 - TERRA PPTO C (MANZANA 4) | M - 1397 | Outinord IND 1/2" | Concreto | Ménsulas tipo 1 en los muros entre las torres 2 y 3 | 2026-03-10 | 2026-04-07 | 2026-04-08 | 28 | 27.6 | 35.8 | 129.7
23472 - TERRA PPTO C (MANZANA 4) | M - 1397 | Outinord IND 1/2" | Concreto | Ménsulas tipo 1 en los muros entre las torres 2 y 3 | 2026-03-10 | 2026-04-07 | 2026-04-08 | 28 | 27.6 | 35.1 | 127.2
23472 - TERRA PPTO C (MANZANA 4) | M - 1397 | Outinord IND 1/2" | Concreto | Ménsulas tipo 1 en los muros entre las torres 2 y 3 | 2026-03-10 | 2026-04-07 | 2026-04-08 | 28 | 27.6 | 35.3 | 127.9
23472 - TERRA PPTO C (MANZANA 4) | M - 1397 | Outinord IND 1/2" | Concreto | Ménsulas tipo 1 en los muros entre las torres 2 y 3 | 2026-03-10 | 2026-03-24 | 2026-03-26 | 14 | 27.6 | 24.4 | 88.4
23472 - TERRA PPTO C (MANZANA 4) | M - 1397 | Outinord IND 1/2" | Concreto | Ménsulas tipo 1 en los muros entre las torres 2 y 3 | 2026-03-10 | 2026-03-24 | 2026-03-26 | 14 | 27.6 | 24.6 | 89.1
23472 - TERRA PPTO C (MANZANA 4) | M - 1397 | Outinord IND 1/2" | Concreto | Ménsulas tipo 1 en los muros entre las torres 2 y 3 | 2026-03-10 | 2026-03-17 | 2026-03-17 | 7 | 27.6 | 21.5 | 77.9
23472 - TERRA PPTO C (MANZANA 4) | M - 1397 | Outinord IND 1/2" | Concreto | Ménsulas tipo 1 en los muros entre las torres 2 y 3 | 2026-03-10 | 2026-03-17 | 2026-03-17 | 7 | 27.6 | 21 | 76.1
23472 - TERRA PPTO C (MANZANA 4) | M - 1397 | Outinord IND 1/2" | Concreto | Ménsulas tipo 1 en los muros entre las torres 2 y 3 | 2026-03-10 | 2026-03-13 | 2026-03-13 | 3 | 27.6 | 17.7 | 64.1
23472 - TERRA PPTO C (MANZANA 4) | M - 1397 | Outinord IND 1/2" | Concreto | Ménsulas tipo 1 en los muros entre las torres 2 y 3 | 2026-03-10 | 2026-03-13 | 2026-03-13 | 3 | 27.6 | 17.2 | 62.3
23472 - TERRA PPTO C (MANZANA 4) | M - 1398 | Outinord IND | Concreto | Placa matera costado Nororiental tipo 2 y 3 eje 11" entre A - E y el muro de la matera tipo 3 (6) eje A' entre 9' y 11' y eje 11' entre A - C | 2026-03-25 | 2026-04-22 | 2026-04-22 | 28 | 27.6 | 44.6 | 161.6
23472 - TERRA PPTO C (MANZANA 4) | M - 1398 | Outinord IND | Concreto | Placa matera costado Nororiental tipo 2 y 3 eje 11" entre A - E y el muro de la matera tipo 3 (6) eje A' entre 9' y 11' y eje 11' entre A - C | 2026-03-25 | 2026-04-22 | 2026-04-22 | 28 | 27.6 | 43.4 | 157.2
23472 - TERRA PPTO C (MANZANA 4) | M - 1398 | Outinord IND | Concreto | Placa matera costado Nororiental tipo 2 y 3 eje 11" entre A - E y el muro de la matera tipo 3 (6) eje A' entre 9' y 11' y eje 11' entre A - C | 2026-03-25 | 2026-04-22 | 2026-04-22 | 28 | 27.6 | 44.8 | 162.3
23472 - TERRA PPTO C (MANZANA 4) | M - 1398 | Outinord IND | Concreto | Placa matera costado Nororiental tipo 2 y 3 eje 11" entre A - E y el muro de la matera tipo 3 (6) eje A' entre 9' y 11' y eje 11' entre A - C | 2026-03-25 | 2026-04-08 | 2026-04-08 | 14 | 27.6 | 36.2 | 131.2
23472 - TERRA PPTO C (MANZANA 4) | M - 1398 | Outinord IND | Concreto | Placa matera costado Nororiental tipo 2 y 3 eje 11" entre A - E y el muro de la matera tipo 3 (6) eje A' entre 9' y 11' y eje 11' entre A - C | 2026-03-25 | 2026-04-08 | 2026-04-08 | 14 | 27.6 | 36.6 | 132.6
23472 - TERRA PPTO C (MANZANA 4) | M - 1398 | Outinord IND | Concreto | Placa matera costado Nororiental tipo 2 y 3 eje 11" entre A - E y el muro de la matera tipo 3 (6) eje A' entre 9' y 11' y eje 11' entre A - C | 2026-03-25 | 2026-04-01 | 2026-04-01 | 7 | 27.6 | 30.3 | 109.8
23472 - TERRA PPTO C (MANZANA 4) | M - 1398 | Outinord IND | Concreto | Placa matera costado Nororiental tipo 2 y 3 eje 11" entre A - E y el muro de la matera tipo 3 (6) eje A' entre 9' y 11' y eje 11' entre A - C | 2026-03-25 | 2026-04-01 | 2026-04-01 | 7 | 27.6 | 30.7 | 111.2
23472 - TERRA PPTO C (MANZANA 4) | M - 1398 | Outinord IND | Concreto | Placa matera costado Nororiental tipo 2 y 3 eje 11" entre A - E y el muro de la matera tipo 3 (6) eje A' entre 9' y 11' y eje 11' entre A - C | 2026-03-25 | 2026-03-28 | 2026-04-01 | 3 | 27.6 | 26.6 | 96.4
23472 - TERRA PPTO C (MANZANA 4) | M - 1398 | Outinord IND | Concreto | Placa matera costado Nororiental tipo 2 y 3 eje 11" entre A - E y el muro de la matera tipo 3 (6) eje A' entre 9' y 11' y eje 11' entre A - C | 2026-03-25 | 2026-03-28 | 2026-04-01 | 3 | 27.6 | 26.8 | 97.1
23472 - TERRA PPTO C (MANZANA 4) | M - 1402 | Tremie | Concreto | Escalera tramo 6 - 6 , 7 - 7 entre torres 2 y 3 | 2026-04-21 | 2026-05-19 | 2026-05-20 | 28 | 27.6 | 26.4 | 95.7
23472 - TERRA PPTO C (MANZANA 4) | M - 1402 | Tremie | Concreto | Escalera tramo 6 - 6 , 7 - 7 entre torres 2 y 3 | 2026-04-21 | 2026-05-19 | 2026-05-20 | 28 | 27.6 | 26.8 | 97.1
23472 - TERRA PPTO C (MANZANA 4) | M - 1402 | Tremie | Concreto | Escalera tramo 6 - 6 , 7 - 7 entre torres 2 y 3 | 2026-04-21 | 2026-05-19 | 2026-05-20 | 28 | 27.6 | 26.5 | 96
23472 - TERRA PPTO C (MANZANA 4) | M - 1402 | Tremie | Concreto | Escalera tramo 6 - 6 , 7 - 7 entre torres 2 y 3 | 2026-04-21 | 2026-05-05 | 2026-05-06 | 14 | 27.6 | 22.9 | 83
23472 - TERRA PPTO C (MANZANA 4) | M - 1402 | Tremie | Concreto | Escalera tramo 6 - 6 , 7 - 7 entre torres 2 y 3 | 2026-04-21 | 2026-05-05 | 2026-05-06 | 14 | 27.6 | 22.5 | 81.5
23472 - TERRA PPTO C (MANZANA 4) | M - 1402 | Tremie | Concreto | Escalera tramo 6 - 6 , 7 - 7 entre torres 2 y 3 | 2026-04-21 | 2026-04-28 | 2026-05-05 | 7 | 27.6 | 18.2 | 65.9
23472 - TERRA PPTO C (MANZANA 4) | M - 1402 | Tremie | Concreto | Escalera tramo 6 - 6 , 7 - 7 entre torres 2 y 3 | 2026-04-21 | 2026-04-28 | 2026-05-05 | 7 | 27.6 | 18.7 | 67.8
23472 - TERRA PPTO C (MANZANA 4) | M - 1402 | Tremie | Concreto | Escalera tramo 6 - 6 , 7 - 7 entre torres 2 y 3 | 2026-04-21 | 2026-04-24 | 2026-05-05 | 3 | 27.6 | 14.2 | 51.4
23472 - TERRA PPTO C (MANZANA 4) | M - 1402 | Tremie | Concreto | Escalera tramo 6 - 6 , 7 - 7 entre torres 2 y 3 | 2026-04-21 | 2026-04-24 | 2026-05-05 | 3 | 27.6 | 13.8 | 50
23472 - TERRA PPTO C (MANZANA 4) | M - 1403 | Tremie 1/2" | Concreto | Menzula entre torres 2 y 3 | 2026-04-25 | 2026-05-23 | 2026-05-26 | 28 | 34.5 | 37.8 | 109.6
23472 - TERRA PPTO C (MANZANA 4) | M - 1403 | Tremie 1/2" | Concreto | Menzula entre torres 2 y 3 | 2026-04-25 | 2026-05-23 | 2026-05-26 | 28 | 34.5 | 36.5 | 105.8
23472 - TERRA PPTO C (MANZANA 4) | M - 1403 | Tremie 1/2" | Concreto | Menzula entre torres 2 y 3 | 2026-04-25 | 2026-05-23 | 2026-05-26 | 28 | 34.5 | 37 | 107.2
23472 - TERRA PPTO C (MANZANA 4) | M - 1403 | Tremie 1/2" | Concreto | Menzula entre torres 2 y 3 | 2026-04-25 | 2026-05-09 | 2026-05-12 | 14 | 34.5 | 32.4 | 93.9
23472 - TERRA PPTO C (MANZANA 4) | M - 1403 | Tremie 1/2" | Concreto | Menzula entre torres 2 y 3 | 2026-04-25 | 2026-05-09 | 2026-05-12 | 14 | 34.5 | 32.8 | 95.1
23472 - TERRA PPTO C (MANZANA 4) | M - 1403 | Tremie 1/2" | Concreto | Menzula entre torres 2 y 3 | 2026-04-25 | 2026-05-02 | 2026-05-05 | 7 | 34.5 | 27.5 | 79.7
23472 - TERRA PPTO C (MANZANA 4) | M - 1403 | Tremie 1/2" | Concreto | Menzula entre torres 2 y 3 | 2026-04-25 | 2026-05-02 | 2026-05-05 | 7 | 34.5 | 27.9 | 80.9
23472 - TERRA PPTO C (MANZANA 4) | M - 1403 | Tremie 1/2" | Concreto | Menzula entre torres 2 y 3 | 2026-04-25 | 2026-04-28 | 2026-04-29 | 3 | 34.5 | 20.4 | 59.1
23472 - TERRA PPTO C (MANZANA 4) | M - 1403 | Tremie 1/2" | Concreto | Menzula entre torres 2 y 3 | 2026-04-25 | 2026-04-28 | 2026-04-29 | 3 | 34.5 | 20.1 | 58.3
23472 - TERRA PPTO C (MANZANA 4) | M - 1404 | Outinord IND 1" | Concreto | Escalera corte 8, 9 y 10 entre torres 2 y 3 | 2026-05-06 | 2026-06-03 | 2026-06-03 | 28 | 27.6 | 38.9 | 140.9
23472 - TERRA PPTO C (MANZANA 4) | M - 1404 | Outinord IND 1" | Concreto | Escalera corte 8, 9 y 10 entre torres 2 y 3 | 2026-05-06 | 2026-06-03 | 2026-06-03 | 28 | 27.6 | 39.7 | 143.8
23472 - TERRA PPTO C (MANZANA 4) | M - 1404 | Outinord IND 1" | Concreto | Escalera corte 8, 9 y 10 entre torres 2 y 3 | 2026-05-06 | 2026-06-03 | 2026-06-03 | 28 | 27.6 | 40.3 | 146
23472 - TERRA PPTO C (MANZANA 4) | M - 1404 | Outinord IND 1" | Concreto | Escalera corte 8, 9 y 10 entre torres 2 y 3 | 2026-05-06 | 2026-05-20 | 2026-05-20 | 14 | 27.6 | 32.8 | 118.8
23472 - TERRA PPTO C (MANZANA 4) | M - 1404 | Outinord IND 1" | Concreto | Escalera corte 8, 9 y 10 entre torres 2 y 3 | 2026-05-06 | 2026-05-20 | 2026-05-20 | 14 | 27.6 | 33.5 | 121.4
23472 - TERRA PPTO C (MANZANA 4) | M - 1404 | Outinord IND 1" | Concreto | Escalera corte 8, 9 y 10 entre torres 2 y 3 | 2026-05-06 | 2026-05-13 | 2026-05-13 | 7 | 27.6 | 27.7 | 100.4
23472 - TERRA PPTO C (MANZANA 4) | M - 1404 | Outinord IND 1" | Concreto | Escalera corte 8, 9 y 10 entre torres 2 y 3 | 2026-05-06 | 2026-05-13 | 2026-05-13 | 7 | 27.6 | 27.5 | 99.6
23472 - TERRA PPTO C (MANZANA 4) | M - 1404 | Outinord IND 1" | Concreto | Escalera corte 8, 9 y 10 entre torres 2 y 3 | 2026-05-06 | 2026-05-09 | 2026-05-12 | 3 | 27.6 | 23.9 | 86.6
23472 - TERRA PPTO C (MANZANA 4) | M - 1404 | Outinord IND 1" | Concreto | Escalera corte 8, 9 y 10 entre torres 2 y 3 | 2026-05-06 | 2026-05-09 | 2026-05-12 | 3 | 27.6 | 23.3 | 84.4
23472 - TERRA PPTO C (MANZANA 4) | M - 1409 | Outinord IND 1/2´´ | Concreto | Salón comunal muros M - 3, M - 2, M - 5A, M - 6 eje 1 - P, 2 - P / A - P, B - P | 2026-06-17 | 2026-07-15 | 2026-07-15 | 28 | 27.6 | 42.8 | 155.1
23472 - TERRA PPTO C (MANZANA 4) | M - 1409 | Outinord IND 1/2´´ | Concreto | Salón comunal muros M - 3, M - 2, M - 5A, M - 6 eje 1 - P, 2 - P / A - P, B - P | 2026-06-17 | 2026-07-15 | 2026-07-15 | 28 | 27.6 | 41.2 | 149.3
23472 - TERRA PPTO C (MANZANA 4) | M - 1409 | Outinord IND 1/2´´ | Concreto | Salón comunal muros M - 3, M - 2, M - 5A, M - 6 eje 1 - P, 2 - P / A - P, B - P | 2026-06-17 | 2026-07-15 | 2026-07-15 | 28 | 27.6 | 42 | 152.2
23472 - TERRA PPTO C (MANZANA 4) | M - 1409 | Outinord IND 1/2´´ | Concreto | Salón comunal muros M - 3, M - 2, M - 5A, M - 6 eje 1 - P, 2 - P / A - P, B - P | 2026-06-17 | 2026-07-01 | 2026-07-01 | 14 | 27.6 | 34.8 | 126.1
23472 - TERRA PPTO C (MANZANA 4) | M - 1409 | Outinord IND 1/2´´ | Concreto | Salón comunal muros M - 3, M - 2, M - 5A, M - 6 eje 1 - P, 2 - P / A - P, B - P | 2026-06-17 | 2026-07-01 | 2026-07-01 | 14 | 27.6 | 35.7 | 129.3
23472 - TERRA PPTO C (MANZANA 4) | M - 1409 | Outinord IND 1/2´´ | Concreto | Salón comunal muros M - 3, M - 2, M - 5A, M - 6 eje 1 - P, 2 - P / A - P, B - P | 2026-06-17 | 2026-06-24 | 2026-06-25 | 7 | 27.6 | 30.1 | 109.1
23472 - TERRA PPTO C (MANZANA 4) | M - 1409 | Outinord IND 1/2´´ | Concreto | Salón comunal muros M - 3, M - 2, M - 5A, M - 6 eje 1 - P, 2 - P / A - P, B - P | 2026-06-17 | 2026-06-24 | 2026-06-25 | 7 | 27.6 | 29.9 | 108.3
23472 - TERRA PPTO C (MANZANA 4) | M - 1409 | Outinord IND 1/2´´ | Concreto | Salón comunal muros M - 3, M - 2, M - 5A, M - 6 eje 1 - P, 2 - P / A - P, B - P | 2026-06-17 | 2026-06-20 | 2026-06-23 | 3 | 27.6 | 27.2 | 98.6
23472 - TERRA PPTO C (MANZANA 4) | M - 1409 | Outinord IND 1/2´´ | Concreto | Salón comunal muros M - 3, M - 2, M - 5A, M - 6 eje 1 - P, 2 - P / A - P, B - P | 2026-06-17 | 2026-06-20 | 2026-06-23 | 3 | 27.6 | 26.5 | 96
23472 - TERRA PPTO C (MANZANA 4) | M - 1411 | Outinord IND 1" | Concreto | Salón comunal 1 vigas de cubierta V - 201 , V - 202 , - V - 203 , - V - 204 , V - 205 , V - 206 , y las riostras N + 680 eje 1 - P , 3 - P / A - P , B - P | 2026-07-06 | 2026-08-03 | 2026-08-04 | 28 | 27.6 | 35.7 | 129.3
23472 - TERRA PPTO C (MANZANA 4) | M - 1411 | Outinord IND 1" | Concreto | Salón comunal 1 vigas de cubierta V - 201 , V - 202 , - V - 203 , - V - 204 , V - 205 , V - 206 , y las riostras N + 680 eje 1 - P , 3 - P / A - P , B - P | 2026-07-06 | 2026-08-03 | 2026-08-04 | 28 | 27.6 | 36.6 | 132.6
23472 - TERRA PPTO C (MANZANA 4) | M - 1411 | Outinord IND 1" | Concreto | Salón comunal 1 vigas de cubierta V - 201 , V - 202 , - V - 203 , - V - 204 , V - 205 , V - 206 , y las riostras N + 680 eje 1 - P , 3 - P / A - P , B - P | 2026-07-06 | 2026-08-03 | 2026-08-04 | 28 | 27.6 | 36.4 | 131.9
23472 - TERRA PPTO C (MANZANA 4) | M - 1411 | Outinord IND 1" | Concreto | Salón comunal 1 vigas de cubierta V - 201 , V - 202 , - V - 203 , - V - 204 , V - 205 , V - 206 , y las riostras N + 680 eje 1 - P , 3 - P / A - P , B - P | 2026-07-06 | 2026-07-20 | 2026-07-22 | 14 | 27.6 | 30.1 | 109.1
23472 - TERRA PPTO C (MANZANA 4) | M - 1411 | Outinord IND 1" | Concreto | Salón comunal 1 vigas de cubierta V - 201 , V - 202 , - V - 203 , - V - 204 , V - 205 , V - 206 , y las riostras N + 680 eje 1 - P , 3 - P / A - P , B - P | 2026-07-06 | 2026-07-20 | 2026-07-22 | 14 | 27.6 | 30.6 | 110.9
23472 - TERRA PPTO C (MANZANA 4) | M - 1411 | Outinord IND 1" | Concreto | Salón comunal 1 vigas de cubierta V - 201 , V - 202 , - V - 203 , - V - 204 , V - 205 , V - 206 , y las riostras N + 680 eje 1 - P , 3 - P / A - P , B - P | 2026-07-06 | 2026-07-13 | 2026-07-14 | 7 | 27.6 | 25.8 | 93.5
23472 - TERRA PPTO C (MANZANA 4) | M - 1411 | Outinord IND 1" | Concreto | Salón comunal 1 vigas de cubierta V - 201 , V - 202 , - V - 203 , - V - 204 , V - 205 , V - 206 , y las riostras N + 680 eje 1 - P , 3 - P / A - P , B - P | 2026-07-06 | 2026-07-13 | 2026-07-14 | 7 | 27.6 | 25.3 | 91.7
23472 - TERRA PPTO C (MANZANA 4) | M - 1411 | Outinord IND 1" | Concreto | Salón comunal 1 vigas de cubierta V - 201 , V - 202 , - V - 203 , - V - 204 , V - 205 , V - 206 , y las riostras N + 680 eje 1 - P , 3 - P / A - P , B - P | 2026-07-06 | 2026-07-09 | 2026-07-14 | 3 | 27.6 | 14.9 | 54
23472 - TERRA PPTO C (MANZANA 4) | M - 1411 | Outinord IND 1" | Concreto | Salón comunal 1 vigas de cubierta V - 201 , V - 202 , - V - 203 , - V - 204 , V - 205 , V - 206 , y las riostras N + 680 eje 1 - P , 3 - P / A - P , B - P | 2026-07-06 | 2026-07-09 | 2026-07-14 | 3 | 27.6 | 14.7 | 53.3
23472 - TERRA PPTO C (MANZANA 4) | M - 1413 | Outinord Ind 1" | Concreto | Placa de contrapiso escalera salida de emergencia T3 costado oriental escalera Tipo avión Lobby comunal 1 eje 1 al 2 entre A - B y eje 3 al 4 entre A - B | 2026-07-17 | 2026-08-14 | 2026-08-19 | 28 | 27.6 | 53.5 | 193.8
23472 - TERRA PPTO C (MANZANA 4) | M - 1413 | Outinord Ind 1" | Concreto | Placa de contrapiso escalera salida de emergencia T3 costado oriental escalera Tipo avión Lobby comunal 1 eje 1 al 2 entre A - B y eje 3 al 4 entre A - B | 2026-07-17 | 2026-08-14 | 2026-08-19 | 28 | 27.6 | 54.6 | 197.8
23472 - TERRA PPTO C (MANZANA 4) | M - 1413 | Outinord Ind 1" | Concreto | Placa de contrapiso escalera salida de emergencia T3 costado oriental escalera Tipo avión Lobby comunal 1 eje 1 al 2 entre A - B y eje 3 al 4 entre A - B | 2026-07-17 | 2026-08-14 | 2026-08-19 | 28 | 27.6 | 53.2 | 192.8
23472 - TERRA PPTO C (MANZANA 4) | M - 1413 | Outinord Ind 1" | Concreto | Placa de contrapiso escalera salida de emergencia T3 costado oriental escalera Tipo avión Lobby comunal 1 eje 1 al 2 entre A - B y eje 3 al 4 entre A - B | 2026-07-17 | 2026-07-31 | 2026-08-04 | 14 | 27.6 | 45.2 | 163.8
23472 - TERRA PPTO C (MANZANA 4) | M - 1413 | Outinord Ind 1" | Concreto | Placa de contrapiso escalera salida de emergencia T3 costado oriental escalera Tipo avión Lobby comunal 1 eje 1 al 2 entre A - B y eje 3 al 4 entre A - B | 2026-07-17 | 2026-07-31 | 2026-08-04 | 14 | 27.6 | 44.6 | 161.6
23472 - TERRA PPTO C (MANZANA 4) | M - 1413 | Outinord Ind 1" | Concreto | Placa de contrapiso escalera salida de emergencia T3 costado oriental escalera Tipo avión Lobby comunal 1 eje 1 al 2 entre A - B y eje 3 al 4 entre A - B | 2026-07-17 | 2026-07-24 | 2026-07-24 | 7 | 27.6 | 38.1 | 138
23472 - TERRA PPTO C (MANZANA 4) | M - 1413 | Outinord Ind 1" | Concreto | Placa de contrapiso escalera salida de emergencia T3 costado oriental escalera Tipo avión Lobby comunal 1 eje 1 al 2 entre A - B y eje 3 al 4 entre A - B | 2026-07-17 | 2026-07-24 | 2026-07-24 | 7 | 27.6 | 37.8 | 137
23472 - TERRA PPTO C (MANZANA 4) | M - 1413 | Outinord Ind 1" | Concreto | Placa de contrapiso escalera salida de emergencia T3 costado oriental escalera Tipo avión Lobby comunal 1 eje 1 al 2 entre A - B y eje 3 al 4 entre A - B | 2026-07-17 | 2026-07-21 | 2026-07-22 | 4 | 27.6 | 31.9 | 115.6
23472 - TERRA PPTO C (MANZANA 4) | M - 1413 | Outinord Ind 1" | Concreto | Placa de contrapiso escalera salida de emergencia T3 costado oriental escalera Tipo avión Lobby comunal 1 eje 1 al 2 entre A - B y eje 3 al 4 entre A - B | 2026-07-17 | 2026-07-21 | 2026-07-22 | 4 | 27.6 | 31 | 112.3
23472 - TERRA PPTO C (MANZANA 4) | M - 1415 | OUTINORD IND 1" | Concreto | Escalera salida de emergencia torre 2 costado occidental | 2026-09-15 | 2026-10-13 | 2026-10-13 | 28 | 20.7 | 31.6 | 152.7
23472 - TERRA PPTO C (MANZANA 4) | M - 1415 | OUTINORD IND 1" | Concreto | Escalera salida de emergencia torre 2 costado occidental | 2026-09-15 | 2026-10-13 | 2026-10-13 | 28 | 20.7 | 32 | 154.6
23472 - TERRA PPTO C (MANZANA 4) | M - 1415 | OUTINORD IND 1" | Concreto | Escalera salida de emergencia torre 2 costado occidental | 2026-09-15 | 2026-10-13 | 2026-10-13 | 28 | 20.7 | 31.7 | 153.1
23472 - TERRA PPTO C (MANZANA 4) | M - 1415 | OUTINORD IND 1" | Concreto | Escalera salida de emergencia torre 2 costado occidental | 2026-09-15 | 2026-09-29 | 2026-09-29 | 14 | 20.7 | 26.3 | 127.1
23472 - TERRA PPTO C (MANZANA 4) | M - 1415 | OUTINORD IND 1" | Concreto | Escalera salida de emergencia torre 2 costado occidental | 2026-09-15 | 2026-09-29 | 2026-09-29 | 14 | 20.7 | 26.5 | 128
23472 - TERRA PPTO C (MANZANA 4) | M - 1415 | OUTINORD IND 1" | Concreto | Escalera salida de emergencia torre 2 costado occidental | 2026-09-15 | 2026-09-22 | 2026-09-22 | 7 | 20.7 | 18.7 | 90.3
23472 - TERRA PPTO C (MANZANA 4) | M - 1415 | OUTINORD IND 1" | Concreto | Escalera salida de emergencia torre 2 costado occidental | 2026-09-15 | 2026-09-22 | 2026-09-22 | 7 | 20.7 | 19.2 | 92.8
23472 - TERRA PPTO C (MANZANA 4) | M - 1415 | OUTINORD IND 1" | Concreto | Escalera salida de emergencia torre 2 costado occidental | 2026-09-15 | 2026-09-18 | 2026-09-18 | 3 | 20.7 | 12.8 | 61.8
23472 - TERRA PPTO C (MANZANA 4) | M - 1415 | OUTINORD IND 1" | Concreto | Escalera salida de emergencia torre 2 costado occidental | 2026-09-15 | 2026-09-18 | 2026-09-18 | 3 | 20.7 | 12.6 | 60.9
23472 - TERRA PPTO C (MANZANA 4) | M - 1417 | Outinord IND 1" | Concreto | Placa escalera torre 1 esterna y zarpa rampa cuarto de basuras. | 2026-09-24 | 2026-10-22 | 2026-10-22 | 28 | 20.7 | 32.7 | 158
23472 - TERRA PPTO C (MANZANA 4) | M - 1417 | Outinord IND 1" | Concreto | Placa escalera torre 1 esterna y zarpa rampa cuarto de basuras. | 2026-09-24 | 2026-10-22 | 2026-10-22 | 28 | 20.7 | 33.5 | 161.8
23472 - TERRA PPTO C (MANZANA 4) | M - 1417 | Outinord IND 1" | Concreto | Placa escalera torre 1 esterna y zarpa rampa cuarto de basuras. | 2026-09-24 | 2026-10-22 | 2026-10-22 | 28 | 20.7 | 34.1 | 164.7
23472 - TERRA PPTO C (MANZANA 4) | M - 1417 | Outinord IND 1" | Concreto | Placa escalera torre 1 esterna y zarpa rampa cuarto de basuras. | 2026-09-24 | 2026-10-08 | 2026-10-08 | 14 | 20.7 | 28.2 | 136.2
23472 - TERRA PPTO C (MANZANA 4) | M - 1417 | Outinord IND 1" | Concreto | Placa escalera torre 1 esterna y zarpa rampa cuarto de basuras. | 2026-09-24 | 2026-10-08 | 2026-10-08 | 14 | 20.7 | 28.1 | 135.7
23472 - TERRA PPTO C (MANZANA 4) | M - 1417 | Outinord IND 1" | Concreto | Placa escalera torre 1 esterna y zarpa rampa cuarto de basuras. | 2026-09-24 | 2026-10-01 | 2026-10-01 | 7 | 20.7 | 23.8 | 115
23472 - TERRA PPTO C (MANZANA 4) | M - 1417 | Outinord IND 1" | Concreto | Placa escalera torre 1 esterna y zarpa rampa cuarto de basuras. | 2026-09-24 | 2026-10-01 | 2026-10-01 | 7 | 20.7 | 23.5 | 113.5
23472 - TERRA PPTO C (MANZANA 4) | M - 1417 | Outinord IND 1" | Concreto | Placa escalera torre 1 esterna y zarpa rampa cuarto de basuras. | 2026-09-24 | 2026-09-29 | 2026-10-01 | 5 | 20.7 | 20.7 | 100
23472 - TERRA PPTO C (MANZANA 4) | M - 1417 | Outinord IND 1" | Concreto | Placa escalera torre 1 esterna y zarpa rampa cuarto de basuras. | 2026-09-24 | 2026-09-29 | 2026-10-01 | 5 | 20.7 | 20.4 | 98.6
23472 - TERRA PPTO C (MANZANA 4) | M - 1419 | Outinord IND 1" | Concreto | Torre 1 segundo tramo de rampa cuarto de basuras | 2026-10-07 | 2026-10-21 | 2026-10-21 | 14 | 20.7 | 30.4 | 146.9
23472 - TERRA PPTO C (MANZANA 4) | M - 1419 | Outinord IND 1" | Concreto | Torre 1 segundo tramo de rampa cuarto de basuras | 2026-10-07 | 2026-10-21 | 2026-10-21 | 14 | 20.7 | 30.2 | 145.9
23472 - TERRA PPTO C (MANZANA 4) | M - 1419 | Outinord IND 1" | Concreto | Torre 1 segundo tramo de rampa cuarto de basuras | 2026-10-07 | 2026-10-14 | 2026-10-15 | 7 | 20.7 | 25.7 | 124.2
23472 - TERRA PPTO C (MANZANA 4) | M - 1419 | Outinord IND 1" | Concreto | Torre 1 segundo tramo de rampa cuarto de basuras | 2026-10-07 | 2026-10-14 | 2026-10-15 | 7 | 20.7 | 26.4 | 127.5
23472 - TERRA PPTO C (MANZANA 4) | M - 1419 | Outinord IND 1" | Concreto | Torre 1 segundo tramo de rampa cuarto de basuras | 2026-10-07 | 2026-10-13 | 2026-10-15 | 6 | 20.7 | 22.9 | 110.6
23472 - TERRA PPTO C (MANZANA 4) | M - 1419 | Outinord IND 1" | Concreto | Torre 1 segundo tramo de rampa cuarto de basuras | 2026-10-07 | 2026-10-13 | 2026-10-15 | 6 | 20.7 | 22.4 | 108.2
23472 - TERRA PPTO C (MANZANA 4) | M -1210 | Outinord IND 1/2" | Concreto | Muros torre 1 eje 1 al 5 entre F - J apt 1302, 1303 | 2025-08-09 | 2025-09-06 | 2025-09-08 | 28 | 27.6 | 38 | 137.7
23472 - TERRA PPTO C (MANZANA 4) | M -1210 | Outinord IND 1/2" | Concreto | Muros torre 1 eje 1 al 5 entre F - J apt 1302, 1303 | 2025-08-09 | 2025-09-06 | 2025-09-08 | 28 | 27.6 | 37.5 | 135.9
23472 - TERRA PPTO C (MANZANA 4) | M -1210 | Outinord IND 1/2" | Concreto | Muros torre 1 eje 1 al 5 entre F - J apt 1302, 1303 | 2025-08-09 | 2025-09-06 | 2025-09-08 | 28 | 27.6 | 36.8 | 133.3
23472 - TERRA PPTO C (MANZANA 4) | M -1210 | Outinord IND 1/2" | Concreto | Muros torre 1 eje 1 al 5 entre F - J apt 1302, 1303 | 2025-08-09 | 2025-08-23 | 2025-08-26 | 14 | 27.6 | 28.2 | 102.2
23472 - TERRA PPTO C (MANZANA 4) | M -1210 | Outinord IND 1/2" | Concreto | Muros torre 1 eje 1 al 5 entre F - J apt 1302, 1303 | 2025-08-09 | 2025-08-23 | 2025-08-26 | 14 | 27.6 | 26.8 | 97.1
23472 - TERRA PPTO C (MANZANA 4) | M -1210 | Outinord IND 1/2" | Concreto | Muros torre 1 eje 1 al 5 entre F - J apt 1302, 1303 | 2025-08-09 | 2025-08-16 | 2025-08-19 | 7 | 27.6 | 22.8 | 82.6
23472 - TERRA PPTO C (MANZANA 4) | M -1210 | Outinord IND 1/2" | Concreto | Muros torre 1 eje 1 al 5 entre F - J apt 1302, 1303 | 2025-08-09 | 2025-08-16 | 2025-08-19 | 7 | 27.6 | 23.9 | 86.6
23472 - TERRA PPTO C (MANZANA 4) | M -1210 | Outinord IND 1/2" | Concreto | Muros torre 1 eje 1 al 5 entre F - J apt 1302, 1303 | 2025-08-09 | 2025-08-12 | 2025-08-14 | 3 | 27.6 | 19.4 | 70.3
23472 - TERRA PPTO C (MANZANA 4) | M -1210 | Outinord IND 1/2" | Concreto | Muros torre 1 eje 1 al 5 entre F - J apt 1302, 1303 | 2025-08-09 | 2025-08-12 | 2025-08-14 | 3 | 27.6 | 19.6 | 71
23472 - TERRA PPTO C (MANZANA 4) | M – 1350 | Outinord IND 1/2" | Concreto | Muros torre 1 eje 1 al 5 entre A – E apto 2304, 2305 | 2025-11-05 | 2025-12-03 | 2025-12-10 | 28 | 27.6 | 33.2 | 120.3
23472 - TERRA PPTO C (MANZANA 4) | M – 1350 | Outinord IND 1/2" | Concreto | Muros torre 1 eje 1 al 5 entre A – E apto 2304, 2305 | 2025-11-05 | 2025-12-03 | 2025-12-10 | 28 | 27.6 | 33.7 | 122.1
23472 - TERRA PPTO C (MANZANA 4) | M – 1350 | Outinord IND 1/2" | Concreto | Muros torre 1 eje 1 al 5 entre A – E apto 2304, 2305 | 2025-11-05 | 2025-12-03 | 2025-12-10 | 28 | 27.6 | 32.5 | 117.8
23472 - TERRA PPTO C (MANZANA 4) | M – 1350 | Outinord IND 1/2" | Concreto | Muros torre 1 eje 1 al 5 entre A – E apto 2304, 2305 | 2025-11-05 | 2025-11-19 | 2025-11-20 | 14 | 27.6 | 29.1 | 105.4
23472 - TERRA PPTO C (MANZANA 4) | M – 1350 | Outinord IND 1/2" | Concreto | Muros torre 1 eje 1 al 5 entre A – E apto 2304, 2305 | 2025-11-05 | 2025-11-19 | 2025-11-20 | 14 | 27.6 | 28.2 | 102.2
23472 - TERRA PPTO C (MANZANA 4) | M – 1350 | Outinord IND 1/2" | Concreto | Muros torre 1 eje 1 al 5 entre A – E apto 2304, 2305 | 2025-11-05 | 2025-11-12 | 2025-11-13 | 7 | 27.6 | 24.1 | 87.3
23472 - TERRA PPTO C (MANZANA 4) | M – 1350 | Outinord IND 1/2" | Concreto | Muros torre 1 eje 1 al 5 entre A – E apto 2304, 2305 | 2025-11-05 | 2025-11-12 | 2025-11-13 | 7 | 27.6 | 23.2 | 84.1
23472 - TERRA PPTO C (MANZANA 4) | M – 1350 | Outinord IND 1/2" | Concreto | Muros torre 1 eje 1 al 5 entre A – E apto 2304, 2305 | 2025-11-05 | 2025-11-08 | 2025-11-12 | 3 | 27.6 | 19.5 | 70.7
23472 - TERRA PPTO C (MANZANA 4) | M – 1350 | Outinord IND 1/2" | Concreto | Muros torre 1 eje 1 al 5 entre A – E apto 2304, 2305 | 2025-11-05 | 2025-11-08 | 2025-11-12 | 3 | 27.6 | 19.3 | 69.9
23472 - TERRA PPTO C (MANZANA 4) | M-1142 | C.Fluido ½" | Concreto | Salón comunal 1 columnas C-01 eje 4A, 3A, 2B | 2025-07-04 | 2025-08-01 | 2025-08-04 | 28 | 27.6 | 46 | 166.7
23472 - TERRA PPTO C (MANZANA 4) | M-1142 | C.Fluido ½" | Concreto | Salón comunal 1 columnas C-01 eje 4A, 3A, 2B | 2025-07-04 | 2025-08-01 | 2025-08-04 | 28 | 27.6 | 45 | 163
23472 - TERRA PPTO C (MANZANA 4) | M-1142 | C.Fluido ½" | Concreto | Salón comunal 1 columnas C-01 eje 4A, 3A, 2B | 2025-07-04 | 2025-08-01 | 2025-08-04 | 28 | 27.6 | 44.1 | 159.8
23472 - TERRA PPTO C (MANZANA 4) | M-1142 | C.Fluido ½" | Concreto | Salón comunal 1 columnas C-01 eje 4A, 3A, 2B | 2025-07-04 | 2025-07-18 | 2025-07-22 | 14 | 27.6 | 38.9 | 140.9
23472 - TERRA PPTO C (MANZANA 4) | M-1142 | C.Fluido ½" | Concreto | Salón comunal 1 columnas C-01 eje 4A, 3A, 2B | 2025-07-04 | 2025-07-18 | 2025-07-22 | 14 | 27.6 | 38.4 | 139.1
23472 - TERRA PPTO C (MANZANA 4) | M-1142 | C.Fluido ½" | Concreto | Salón comunal 1 columnas C-01 eje 4A, 3A, 2B | 2025-07-04 | 2025-07-11 | 2025-07-14 | 7 | 27.6 | 25.5 | 92.4
23472 - TERRA PPTO C (MANZANA 4) | M-1142 | C.Fluido ½" | Concreto | Salón comunal 1 columnas C-01 eje 4A, 3A, 2B | 2025-07-04 | 2025-07-11 | 2025-07-14 | 7 | 27.6 | 26 | 94.2
23472 - TERRA PPTO C (MANZANA 4) | M-1144 | Outinord IND ½" | Concreto | Muros torre 1 eje 1 al 5 entre A-E apto 904, 905 | 2025-07-04 | 2025-08-01 | 2025-08-04 | 28 | 34.5 | 49.4 | 143.2
23472 - TERRA PPTO C (MANZANA 4) | M-1144 | Outinord IND ½" | Concreto | Muros torre 1 eje 1 al 5 entre A-E apto 904, 905 | 2025-07-04 | 2025-08-01 | 2025-08-04 | 28 | 34.5 | 48 | 139.1
23472 - TERRA PPTO C (MANZANA 4) | M-1144 | Outinord IND ½" | Concreto | Muros torre 1 eje 1 al 5 entre A-E apto 904, 905 | 2025-07-04 | 2025-08-01 | 2025-08-04 | 28 | 34.5 | 48.4 | 140.3
23472 - TERRA PPTO C (MANZANA 4) | M-1144 | Outinord IND ½" | Concreto | Muros torre 1 eje 1 al 5 entre A-E apto 904, 905 | 2025-07-04 | 2025-07-18 | 2025-07-22 | 14 | 34.5 | 41.6 | 120.6
23472 - TERRA PPTO C (MANZANA 4) | M-1144 | Outinord IND ½" | Concreto | Muros torre 1 eje 1 al 5 entre A-E apto 904, 905 | 2025-07-04 | 2025-07-18 | 2025-07-22 | 14 | 34.5 | 42 | 121.7
23472 - TERRA PPTO C (MANZANA 4) | M-1144 | Outinord IND ½" | Concreto | Muros torre 1 eje 1 al 5 entre A-E apto 904, 905 | 2025-07-04 | 2025-07-11 | 2025-07-14 | 7 | 34.5 | 35.1 | 101.7
23472 - TERRA PPTO C (MANZANA 4) | M-1144 | Outinord IND ½" | Concreto | Muros torre 1 eje 1 al 5 entre A-E apto 904, 905 | 2025-07-04 | 2025-07-11 | 2025-07-14 | 7 | 34.5 | 35.1 | 101.7
23472 - TERRA PPTO C (MANZANA 4) | M-1144 | Outinord IND ½" | Concreto | Muros torre 1 eje 1 al 5 entre A-E apto 904, 905 | 2025-07-04 | 2025-07-08 | 2025-07-09 | 4 | 34.5 | 31 | 89.9
23472 - TERRA PPTO C (MANZANA 4) | M-1144 | Outinord IND ½" | Concreto | Muros torre 1 eje 1 al 5 entre A-E apto 904, 905 | 2025-07-04 | 2025-07-08 | 2025-07-09 | 4 | 34.5 | 31.1 | 90.1
23472 - TERRA PPTO C (MANZANA 4) | M-1146 | Outinord IND 1/2" | Concreto | Muros torre 1, eje 1 al 5. entre F - J, Apt. 902, 903. | 2025-07-05 | 2025-08-02 | 2025-08-04 | 28 | 34.5 | 39.1 | 113.3
23472 - TERRA PPTO C (MANZANA 4) | M-1146 | Outinord IND 1/2" | Concreto | Muros torre 1, eje 1 al 5. entre F - J, Apt. 902, 903. | 2025-07-05 | 2025-08-02 | 2025-08-04 | 28 | 34.5 | 37.7 | 109.3
23472 - TERRA PPTO C (MANZANA 4) | M-1146 | Outinord IND 1/2" | Concreto | Muros torre 1, eje 1 al 5. entre F - J, Apt. 902, 903. | 2025-07-05 | 2025-08-02 | 2025-08-04 | 28 | 34.5 | 38 | 110.1
23472 - TERRA PPTO C (MANZANA 4) | M-1146 | Outinord IND 1/2" | Concreto | Muros torre 1, eje 1 al 5. entre F - J, Apt. 902, 903. | 2025-07-05 | 2025-07-19 | 2025-07-22 | 14 | 34.5 | 32 | 92.8
23472 - TERRA PPTO C (MANZANA 4) | M-1146 | Outinord IND 1/2" | Concreto | Muros torre 1, eje 1 al 5. entre F - J, Apt. 902, 903. | 2025-07-05 | 2025-07-19 | 2025-07-22 | 14 | 34.5 | 32.3 | 93.6
23472 - TERRA PPTO C (MANZANA 4) | M-1146 | Outinord IND 1/2" | Concreto | Muros torre 1, eje 1 al 5. entre F - J, Apt. 902, 903. | 2025-07-05 | 2025-07-12 | 2025-07-14 | 7 | 34.5 | 26.4 | 76.5
23472 - TERRA PPTO C (MANZANA 4) | M-1146 | Outinord IND 1/2" | Concreto | Muros torre 1, eje 1 al 5. entre F - J, Apt. 902, 903. | 2025-07-05 | 2025-07-12 | 2025-07-14 | 7 | 34.5 | 26.4 | 76.5
23472 - TERRA PPTO C (MANZANA 4) | M-1146 | Outinord IND 1/2" | Concreto | Muros torre 1, eje 1 al 5. entre F - J, Apt. 902, 903. | 2025-07-05 | 2025-07-08 | 2025-07-09 | 3 | 34.5 | 21.3 | 61.7
23472 - TERRA PPTO C (MANZANA 4) | M-1146 | Outinord IND 1/2" | Concreto | Muros torre 1, eje 1 al 5. entre F - J, Apt. 902, 903. | 2025-07-05 | 2025-07-08 | 2025-07-09 | 3 | 34.5 | 20.8 | 60.3
23472 - TERRA PPTO C (MANZANA 4) | M-1158 | Outinord IND ½" | Concreto | Muros torre 1 eje 6 al 11 entre F - J apto 1001, 1012 | 2025-07-10 | 2025-08-07 | 2025-08-12 | 28 | 34.5 | 40.5 | 117.4
23472 - TERRA PPTO C (MANZANA 4) | M-1158 | Outinord IND ½" | Concreto | Muros torre 1 eje 6 al 11 entre F - J apto 1001, 1012 | 2025-07-10 | 2025-08-07 | 2025-08-12 | 28 | 34.5 | 41 | 118.8
23472 - TERRA PPTO C (MANZANA 4) | M-1158 | Outinord IND ½" | Concreto | Muros torre 1 eje 6 al 11 entre F - J apto 1001, 1012 | 2025-07-10 | 2025-08-07 | 2025-08-12 | 28 | 34.5 | 41.5 | 120.3
23472 - TERRA PPTO C (MANZANA 4) | M-1158 | Outinord IND ½" | Concreto | Muros torre 1 eje 6 al 11 entre F - J apto 1001, 1012 | 2025-07-10 | 2025-07-24 | 2025-07-26 | 14 | 34.5 | 36 | 104.3
23472 - TERRA PPTO C (MANZANA 4) | M-1158 | Outinord IND ½" | Concreto | Muros torre 1 eje 6 al 11 entre F - J apto 1001, 1012 | 2025-07-10 | 2025-07-24 | 2025-07-26 | 14 | 34.5 | 36.3 | 105.2
23472 - TERRA PPTO C (MANZANA 4) | M-1158 | Outinord IND ½" | Concreto | Muros torre 1 eje 6 al 11 entre F - J apto 1001, 1012 | 2025-07-10 | 2025-07-17 | 2025-07-22 | 7 | 34.5 | 32.7 | 94.8
23472 - TERRA PPTO C (MANZANA 4) | M-1158 | Outinord IND ½" | Concreto | Muros torre 1 eje 6 al 11 entre F - J apto 1001, 1012 | 2025-07-10 | 2025-07-17 | 2025-07-22 | 7 | 34.5 | 32.3 | 93.6
23472 - TERRA PPTO C (MANZANA 4) | M-1158 | Outinord IND ½" | Concreto | Muros torre 1 eje 6 al 11 entre F - J apto 1001, 1012 | 2025-07-10 | 2025-07-13 | 2025-07-17 | 3 | 34.5 | 27.8 | 80.6
23472 - TERRA PPTO C (MANZANA 4) | M-1158 | Outinord IND ½" | Concreto | Muros torre 1 eje 6 al 11 entre F - J apto 1001, 1012 | 2025-07-10 | 2025-07-13 | 2025-07-17 | 3 | 34.5 | 28.1 | 81.4
23472 - TERRA PPTO C (MANZANA 4) | M-1165 | Outinord IND ½" | Concreto | Muros torre 1 eje 12 al 19 entre A - E apto 1108, 1109 | 2025-07-14 | 2025-08-11 | 2025-08-12 | 28 | 34.5 | 41.1 | 119.1
23472 - TERRA PPTO C (MANZANA 4) | M-1165 | Outinord IND ½" | Concreto | Muros torre 1 eje 12 al 19 entre A - E apto 1108, 1109 | 2025-07-14 | 2025-08-11 | 2025-08-12 | 28 | 34.5 | 40 | 115.9
23472 - TERRA PPTO C (MANZANA 4) | M-1165 | Outinord IND ½" | Concreto | Muros torre 1 eje 12 al 19 entre A - E apto 1108, 1109 | 2025-07-14 | 2025-08-11 | 2025-08-12 | 28 | 34.5 | 40.2 | 116.5
23472 - TERRA PPTO C (MANZANA 4) | M-1165 | Outinord IND ½" | Concreto | Muros torre 1 eje 12 al 19 entre A - E apto 1108, 1109 | 2025-07-14 | 2025-07-28 | 2025-07-29 | 14 | 34.5 | 35.3 | 102.3
23472 - TERRA PPTO C (MANZANA 4) | M-1165 | Outinord IND ½" | Concreto | Muros torre 1 eje 12 al 19 entre A - E apto 1108, 1109 | 2025-07-14 | 2025-07-28 | 2025-07-29 | 14 | 34.5 | 35.6 | 103.2
23472 - TERRA PPTO C (MANZANA 4) | M-1165 | Outinord IND ½" | Concreto | Muros torre 1 eje 12 al 19 entre A - E apto 1108, 1109 | 2025-07-14 | 2025-07-21 | 2025-07-22 | 7 | 34.5 | 27.4 | 79.4
23472 - TERRA PPTO C (MANZANA 4) | M-1165 | Outinord IND ½" | Concreto | Muros torre 1 eje 12 al 19 entre A - E apto 1108, 1109 | 2025-07-14 | 2025-07-21 | 2025-07-22 | 7 | 34.5 | 27.7 | 80.3
23472 - TERRA PPTO C (MANZANA 4) | M-1165 | Outinord IND ½" | Concreto | Muros torre 1 eje 12 al 19 entre A - E apto 1108, 1109 | 2025-07-14 | 2025-07-17 | 2025-07-22 | 3 | 34.5 | 22.2 | 64.3
23472 - TERRA PPTO C (MANZANA 4) | M-1165 | Outinord IND ½" | Concreto | Muros torre 1 eje 12 al 19 entre A - E apto 1108, 1109 | 2025-07-14 | 2025-07-17 | 2025-07-22 | 3 | 34.5 | 22.5 | 65.2
23472 - TERRA PPTO C (MANZANA 4) | M-1167 | Outinord IND ½" | Concreto | Muros torre 1 eje 12 al 19 entre F- J apto 1110, 1111 | 2025-07-15 | 2025-08-12 | 2025-08-14 | 28 | 34.5 | 43.3 | 125.5
23472 - TERRA PPTO C (MANZANA 4) | M-1167 | Outinord IND ½" | Concreto | Muros torre 1 eje 12 al 19 entre F- J apto 1110, 1111 | 2025-07-15 | 2025-08-12 | 2025-08-14 | 28 | 34.5 | 42.7 | 123.8
23472 - TERRA PPTO C (MANZANA 4) | M-1167 | Outinord IND ½" | Concreto | Muros torre 1 eje 12 al 19 entre F- J apto 1110, 1111 | 2025-07-15 | 2025-08-12 | 2025-08-14 | 28 | 34.5 | 42 | 121.7
23472 - TERRA PPTO C (MANZANA 4) | M-1167 | Outinord IND ½" | Concreto | Muros torre 1 eje 12 al 19 entre F- J apto 1110, 1111 | 2025-07-15 | 2025-07-29 | 2025-07-31 | 14 | 34.5 | 36.3 | 105.2
23472 - TERRA PPTO C (MANZANA 4) | M-1167 | Outinord IND ½" | Concreto | Muros torre 1 eje 12 al 19 entre F- J apto 1110, 1111 | 2025-07-15 | 2025-07-29 | 2025-07-31 | 14 | 34.5 | 36.2 | 104.9
23472 - TERRA PPTO C (MANZANA 4) | M-1167 | Outinord IND ½" | Concreto | Muros torre 1 eje 12 al 19 entre F- J apto 1110, 1111 | 2025-07-15 | 2025-07-22 | 2025-07-25 | 7 | 34.5 | 30.9 | 89.6
23472 - TERRA PPTO C (MANZANA 4) | M-1167 | Outinord IND ½" | Concreto | Muros torre 1 eje 12 al 19 entre F- J apto 1110, 1111 | 2025-07-15 | 2025-07-22 | 2025-07-25 | 7 | 34.5 | 31.1 | 90.1
23472 - TERRA PPTO C (MANZANA 4) | M-1167 | Outinord IND ½" | Concreto | Muros torre 1 eje 12 al 19 entre F- J apto 1110, 1111 | 2025-07-15 | 2025-07-18 | 2025-07-22 | 3 | 34.5 | 20.9 | 60.6
23472 - TERRA PPTO C (MANZANA 4) | M-1167 | Outinord IND ½" | Concreto | Muros torre 1 eje 12 al 19 entre F- J apto 1110, 1111 | 2025-07-15 | 2025-07-18 | 2025-07-22 | 3 | 34.5 | 21.2 | 61.4
23472 - TERRA PPTO C (MANZANA 4) | M-1181 | Outinord IND ½" | Concreto | Muros torre 1 eje 12 al 19 entre F - J apto 1211, 1210 | 2025-07-22 | 2025-08-19 | 2025-08-21 | 28 | 27.6 | 36.9 | 133.7
23472 - TERRA PPTO C (MANZANA 4) | M-1181 | Outinord IND ½" | Concreto | Muros torre 1 eje 12 al 19 entre F - J apto 1211, 1210 | 2025-07-22 | 2025-08-19 | 2025-08-21 | 28 | 27.6 | 37.5 | 135.9
23472 - TERRA PPTO C (MANZANA 4) | M-1181 | Outinord IND ½" | Concreto | Muros torre 1 eje 12 al 19 entre F - J apto 1211, 1210 | 2025-07-22 | 2025-08-19 | 2025-08-21 | 28 | 27.6 | 36.1 | 130.8
23472 - TERRA PPTO C (MANZANA 4) | M-1181 | Outinord IND ½" | Concreto | Muros torre 1 eje 12 al 19 entre F - J apto 1211, 1210 | 2025-07-22 | 2025-08-05 | 2025-08-06 | 14 | 27.6 | 30.6 | 110.9
23472 - TERRA PPTO C (MANZANA 4) | M-1181 | Outinord IND ½" | Concreto | Muros torre 1 eje 12 al 19 entre F - J apto 1211, 1210 | 2025-07-22 | 2025-08-05 | 2025-08-06 | 14 | 27.6 | 29.4 | 106.5
23472 - TERRA PPTO C (MANZANA 4) | M-1181 | Outinord IND ½" | Concreto | Muros torre 1 eje 12 al 19 entre F - J apto 1211, 1210 | 2025-07-22 | 2025-07-29 | 2025-07-31 | 7 | 27.6 | 25 | 90.6
23472 - TERRA PPTO C (MANZANA 4) | M-1181 | Outinord IND ½" | Concreto | Muros torre 1 eje 12 al 19 entre F - J apto 1211, 1210 | 2025-07-22 | 2025-07-29 | 2025-07-31 | 7 | 27.6 | 23.8 | 86.2
23472 - TERRA PPTO C (MANZANA 4) | M-1181 | Outinord IND ½" | Concreto | Muros torre 1 eje 12 al 19 entre F - J apto 1211, 1210 | 2025-07-22 | 2025-07-25 | 2025-07-29 | 3 | 27.6 | 19.8 | 71.7
23472 - TERRA PPTO C (MANZANA 4) | M-1181 | Outinord IND ½" | Concreto | Muros torre 1 eje 12 al 19 entre F - J apto 1211, 1210 | 2025-07-22 | 2025-07-25 | 2025-07-29 | 3 | 27.6 | 19.1 | 69.2
23472 - TERRA PPTO C (MANZANA 4) | M-1183 | Outinord IND ½" | Concreto | Muros torre 1 eje 6 al 11 entre A - E apto 1206, 1207 y columna de salón comunal 1 eje 4 entre A - B | 2025-07-23 | 2025-08-20 | 2025-08-21 | 28 | 27.6 | 33.6 | 121.7
23472 - TERRA PPTO C (MANZANA 4) | M-1183 | Outinord IND ½" | Concreto | Muros torre 1 eje 6 al 11 entre A - E apto 1206, 1207 y columna de salón comunal 1 eje 4 entre A - B | 2025-07-23 | 2025-08-20 | 2025-08-21 | 28 | 27.6 | 33.7 | 122.1
23472 - TERRA PPTO C (MANZANA 4) | M-1183 | Outinord IND ½" | Concreto | Muros torre 1 eje 6 al 11 entre A - E apto 1206, 1207 y columna de salón comunal 1 eje 4 entre A - B | 2025-07-23 | 2025-08-20 | 2025-08-21 | 28 | 27.6 | 32.5 | 117.8
23472 - TERRA PPTO C (MANZANA 4) | M-1183 | Outinord IND ½" | Concreto | Muros torre 1 eje 6 al 11 entre A - E apto 1206, 1207 y columna de salón comunal 1 eje 4 entre A - B | 2025-07-23 | 2025-08-06 | 2025-08-12 | 14 | 27.6 | 26.6 | 96.4
23472 - TERRA PPTO C (MANZANA 4) | M-1183 | Outinord IND ½" | Concreto | Muros torre 1 eje 6 al 11 entre A - E apto 1206, 1207 y columna de salón comunal 1 eje 4 entre A - B | 2025-07-23 | 2025-08-06 | 2025-08-12 | 14 | 27.6 | 26.9 | 97.5
23472 - TERRA PPTO C (MANZANA 4) | M-1183 | Outinord IND ½" | Concreto | Muros torre 1 eje 6 al 11 entre A - E apto 1206, 1207 y columna de salón comunal 1 eje 4 entre A - B | 2025-07-23 | 2025-07-30 | 2025-07-31 | 7 | 27.6 | 22.9 | 83
23472 - TERRA PPTO C (MANZANA 4) | M-1183 | Outinord IND ½" | Concreto | Muros torre 1 eje 6 al 11 entre A - E apto 1206, 1207 y columna de salón comunal 1 eje 4 entre A - B | 2025-07-23 | 2025-07-30 | 2025-07-31 | 7 | 27.6 | 21.8 | 79
23472 - TERRA PPTO C (MANZANA 4) | M-1183 | Outinord IND ½" | Concreto | Muros torre 1 eje 6 al 11 entre A - E apto 1206, 1207 y columna de salón comunal 1 eje 4 entre A - B | 2025-07-23 | 2025-07-26 | 2025-07-29 | 3 | 27.6 | 21.1 | 76.4
23472 - TERRA PPTO C (MANZANA 4) | M-1183 | Outinord IND ½" | Concreto | Muros torre 1 eje 6 al 11 entre A - E apto 1206, 1207 y columna de salón comunal 1 eje 4 entre A - B | 2025-07-23 | 2025-07-26 | 2025-07-29 | 3 | 27.6 | 19.8 | 71.7
23472 - TERRA PPTO C (MANZANA 4) | M-1188 | Outinord IND ½" | Concreto | Muros torre 1 eje 6 al 11 entre F - J apto 1201, 1212 | 2025-07-24 | 2025-08-21 | 2025-08-26 | 28 | 27.6 | 32.9 | 119.2
23472 - TERRA PPTO C (MANZANA 4) | M-1188 | Outinord IND ½" | Concreto | Muros torre 1 eje 6 al 11 entre F - J apto 1201, 1212 | 2025-07-24 | 2025-08-21 | 2025-08-26 | 28 | 27.6 | 31.9 | 115.6
23472 - TERRA PPTO C (MANZANA 4) | M-1188 | Outinord IND ½" | Concreto | Muros torre 1 eje 6 al 11 entre F - J apto 1201, 1212 | 2025-07-24 | 2025-08-21 | 2025-08-26 | 28 | 27.6 | 31.2 | 113
23472 - TERRA PPTO C (MANZANA 4) | M-1188 | Outinord IND ½" | Concreto | Muros torre 1 eje 6 al 11 entre F - J apto 1201, 1212 | 2025-07-24 | 2025-08-07 | 2025-08-12 | 14 | 27.6 | 24.3 | 88
23472 - TERRA PPTO C (MANZANA 4) | M-1188 | Outinord IND ½" | Concreto | Muros torre 1 eje 6 al 11 entre F - J apto 1201, 1212 | 2025-07-24 | 2025-08-07 | 2025-08-12 | 14 | 27.6 | 23.9 | 86.6
23472 - TERRA PPTO C (MANZANA 4) | M-1188 | Outinord IND ½" | Concreto | Muros torre 1 eje 6 al 11 entre F - J apto 1201, 1212 | 2025-07-24 | 2025-07-31 | 2025-08-04 | 7 | 27.6 | 20.7 | 75
23472 - TERRA PPTO C (MANZANA 4) | M-1188 | Outinord IND ½" | Concreto | Muros torre 1 eje 6 al 11 entre F - J apto 1201, 1212 | 2025-07-24 | 2025-07-31 | 2025-08-04 | 7 | 27.6 | 20.3 | 73.6
23472 - TERRA PPTO C (MANZANA 4) | M-1188 | Outinord IND ½" | Concreto | Muros torre 1 eje 6 al 11 entre F - J apto 1201, 1212 | 2025-07-24 | 2025-07-27 | 2025-07-29 | 3 | 27.6 | 17.6 | 63.8
23472 - TERRA PPTO C (MANZANA 4) | M-1188 | Outinord IND ½" | Concreto | Muros torre 1 eje 6 al 11 entre F - J apto 1201, 1212 | 2025-07-24 | 2025-07-27 | 2025-07-29 | 3 | 27.6 | 17.3 | 62.7
23472 - TERRA PPTO C (MANZANA 4) | M-1200 | Outinord IND ½" | Concreto | Muros torre 1 eje 12 al 19 entre A - E apto 1308, 1309 | 2025-07-31 | 2025-08-28 | 2025-09-03 | 28 | 27.6 | 37.3 | 135.1
23472 - TERRA PPTO C (MANZANA 4) | M-1200 | Outinord IND ½" | Concreto | Muros torre 1 eje 12 al 19 entre A - E apto 1308, 1309 | 2025-07-31 | 2025-08-28 | 2025-09-03 | 28 | 27.6 | 37.9 | 137.3
23472 - TERRA PPTO C (MANZANA 4) | M-1200 | Outinord IND ½" | Concreto | Muros torre 1 eje 12 al 19 entre A - E apto 1308, 1309 | 2025-07-31 | 2025-08-28 | 2025-09-03 | 28 | 27.6 | 36.5 | 132.2
23472 - TERRA PPTO C (MANZANA 4) | M-1200 | Outinord IND ½" | Concreto | Muros torre 1 eje 12 al 19 entre A - E apto 1308, 1309 | 2025-07-31 | 2025-08-14 | 2025-08-19 | 14 | 27.6 | 31.3 | 113.4
23472 - TERRA PPTO C (MANZANA 4) | M-1200 | Outinord IND ½" | Concreto | Muros torre 1 eje 12 al 19 entre A - E apto 1308, 1309 | 2025-07-31 | 2025-08-14 | 2025-08-19 | 14 | 27.6 | 30.1 | 109.1
23472 - TERRA PPTO C (MANZANA 4) | M-1200 | Outinord IND ½" | Concreto | Muros torre 1 eje 12 al 19 entre A - E apto 1308, 1309 | 2025-07-31 | 2025-08-07 | 2025-08-12 | 7 | 27.6 | 26.7 | 96.7
23472 - TERRA PPTO C (MANZANA 4) | M-1200 | Outinord IND ½" | Concreto | Muros torre 1 eje 12 al 19 entre A - E apto 1308, 1309 | 2025-07-31 | 2025-08-07 | 2025-08-12 | 7 | 27.6 | 25.9 | 93.8
23472 - TERRA PPTO C (MANZANA 4) | M-1200 | Outinord IND ½" | Concreto | Muros torre 1 eje 12 al 19 entre A - E apto 1308, 1309 | 2025-07-31 | 2025-08-03 | 2025-08-06 | 3 | 27.6 | 22.8 | 82.6
23472 - TERRA PPTO C (MANZANA 4) | M-1200 | Outinord IND ½" | Concreto | Muros torre 1 eje 12 al 19 entre A - E apto 1308, 1309 | 2025-07-31 | 2025-08-03 | 2025-08-06 | 3 | 27.6 | 22 | 79.7
23472 - TERRA PPTO C (MANZANA 4) | M-1203 | Outinord IND 1" | Concreto | Salón comunal segundo tramo de escalera tipo 1 eje 3 al 4 entre A-B del piso 1 al piso 3 | 2025-08-04 | 2025-09-01 | 2025-09-03 | 28 | 27.5 | 38.9 | 141.5
23472 - TERRA PPTO C (MANZANA 4) | M-1203 | Outinord IND 1" | Concreto | Salón comunal segundo tramo de escalera tipo 1 eje 3 al 4 entre A-B del piso 1 al piso 3 | 2025-08-04 | 2025-09-01 | 2025-09-03 | 28 | 27.5 | 38 | 138.2
23472 - TERRA PPTO C (MANZANA 4) | M-1203 | Outinord IND 1" | Concreto | Salón comunal segundo tramo de escalera tipo 1 eje 3 al 4 entre A-B del piso 1 al piso 3 | 2025-08-04 | 2025-09-01 | 2025-09-03 | 28 | 27.5 | 37.9 | 137.8
23472 - TERRA PPTO C (MANZANA 4) | M-1203 | Outinord IND 1" | Concreto | Salón comunal segundo tramo de escalera tipo 1 eje 3 al 4 entre A-B del piso 1 al piso 3 | 2025-08-04 | 2025-08-18 | 2025-08-19 | 14 | 27.5 | 30.8 | 112
23472 - TERRA PPTO C (MANZANA 4) | M-1203 | Outinord IND 1" | Concreto | Salón comunal segundo tramo de escalera tipo 1 eje 3 al 4 entre A-B del piso 1 al piso 3 | 2025-08-04 | 2025-08-18 | 2025-08-19 | 14 | 27.5 | 30.2 | 109.8
23472 - TERRA PPTO C (MANZANA 4) | M-1203 | Outinord IND 1" | Concreto | Salón comunal segundo tramo de escalera tipo 1 eje 3 al 4 entre A-B del piso 1 al piso 3 | 2025-08-04 | 2025-08-11 | 2025-08-12 | 7 | 27.5 | 25.6 | 93.1
23472 - TERRA PPTO C (MANZANA 4) | M-1203 | Outinord IND 1" | Concreto | Salón comunal segundo tramo de escalera tipo 1 eje 3 al 4 entre A-B del piso 1 al piso 3 | 2025-08-04 | 2025-08-11 | 2025-08-12 | 7 | 27.5 | 26.5 | 96.4
23472 - TERRA PPTO C (MANZANA 4) | M-1203 | Outinord IND 1" | Concreto | Salón comunal segundo tramo de escalera tipo 1 eje 3 al 4 entre A-B del piso 1 al piso 3 | 2025-08-04 | 2025-08-09 | 2025-08-12 | 5 | 27.5 | 22.8 | 82.9
23472 - TERRA PPTO C (MANZANA 4) | M-1203 | Outinord IND 1" | Concreto | Salón comunal segundo tramo de escalera tipo 1 eje 3 al 4 entre A-B del piso 1 al piso 3 | 2025-08-04 | 2025-08-09 | 2025-08-12 | 5 | 27.5 | 22.9 | 83.3
23472 - TERRA PPTO C (MANZANA 4) | M-1205 | Outinord IND 1/2" | Concreto | Muros torre 1 eje 6 al 11 entre F-J apt 1301,1312 | 2025-08-04 | 2025-09-01 | 2025-09-03 | 28 | 27.5 | 37.3 | 135.6
23472 - TERRA PPTO C (MANZANA 4) | M-1205 | Outinord IND 1/2" | Concreto | Muros torre 1 eje 6 al 11 entre F-J apt 1301,1312 | 2025-08-04 | 2025-09-01 | 2025-09-03 | 28 | 27.5 | 37.4 | 136
23472 - TERRA PPTO C (MANZANA 4) | M-1205 | Outinord IND 1/2" | Concreto | Muros torre 1 eje 6 al 11 entre F-J apt 1301,1312 | 2025-08-04 | 2025-09-01 | 2025-09-03 | 28 | 27.5 | 36.7 | 133.5
23472 - TERRA PPTO C (MANZANA 4) | M-1205 | Outinord IND 1/2" | Concreto | Muros torre 1 eje 6 al 11 entre F-J apt 1301,1312 | 2025-08-04 | 2025-08-18 | 2025-08-19 | 14 | 27.5 | 30 | 109.1
23472 - TERRA PPTO C (MANZANA 4) | M-1205 | Outinord IND 1/2" | Concreto | Muros torre 1 eje 6 al 11 entre F-J apt 1301,1312 | 2025-08-04 | 2025-08-18 | 2025-08-19 | 14 | 27.5 | 29.6 | 107.6
23472 - TERRA PPTO C (MANZANA 4) | M-1205 | Outinord IND 1/2" | Concreto | Muros torre 1 eje 6 al 11 entre F-J apt 1301,1312 | 2025-08-04 | 2025-08-11 | 2025-08-12 | 7 | 27.5 | 24.6 | 89.5
23472 - TERRA PPTO C (MANZANA 4) | M-1205 | Outinord IND 1/2" | Concreto | Muros torre 1 eje 6 al 11 entre F-J apt 1301,1312 | 2025-08-04 | 2025-08-11 | 2025-08-12 | 7 | 27.5 | 24.1 | 87.6
23472 - TERRA PPTO C (MANZANA 4) | M-1205 | Outinord IND 1/2" | Concreto | Muros torre 1 eje 6 al 11 entre F-J apt 1301,1312 | 2025-08-04 | 2025-08-09 | 2025-08-12 | 5 | 27.5 | 20 | 72.7
23472 - TERRA PPTO C (MANZANA 4) | M-1205 | Outinord IND 1/2" | Concreto | Muros torre 1 eje 6 al 11 entre F-J apt 1301,1312 | 2025-08-04 | 2025-08-09 | 2025-08-12 | 5 | 27.5 | 19.6 | 71.3
23472 - TERRA PPTO C (MANZANA 4) | M-1207 | Outinord IND 1/2" | Concreto | Muros torre 1 eje 1 al 5 entre A-F apto 1304.1305 | 2025-08-05 | 2025-09-02 | 2025-09-03 | 28 | 27.5 | 31 | 112.7
23472 - TERRA PPTO C (MANZANA 4) | M-1207 | Outinord IND 1/2" | Concreto | Muros torre 1 eje 1 al 5 entre A-F apto 1304.1305 | 2025-08-05 | 2025-09-02 | 2025-09-03 | 28 | 27.5 | 29.8 | 108.4
23472 - TERRA PPTO C (MANZANA 4) | M-1207 | Outinord IND 1/2" | Concreto | Muros torre 1 eje 1 al 5 entre A-F apto 1304.1305 | 2025-08-05 | 2025-09-02 | 2025-09-03 | 28 | 27.5 | 30.3 | 110.2
23472 - TERRA PPTO C (MANZANA 4) | M-1207 | Outinord IND 1/2" | Concreto | Muros torre 1 eje 1 al 5 entre A-F apto 1304.1305 | 2025-08-05 | 2025-08-19 | 2025-08-21 | 14 | 27.5 | 27.2 | 98.9
23472 - TERRA PPTO C (MANZANA 4) | M-1207 | Outinord IND 1/2" | Concreto | Muros torre 1 eje 1 al 5 entre A-F apto 1304.1305 | 2025-08-05 | 2025-08-19 | 2025-08-21 | 14 | 27.5 | 26.9 | 97.8
23472 - TERRA PPTO C (MANZANA 4) | M-1207 | Outinord IND 1/2" | Concreto | Muros torre 1 eje 1 al 5 entre A-F apto 1304.1305 | 2025-08-05 | 2025-08-12 | 2025-08-14 | 7 | 27.5 | 22.8 | 82.9
23472 - TERRA PPTO C (MANZANA 4) | M-1207 | Outinord IND 1/2" | Concreto | Muros torre 1 eje 1 al 5 entre A-F apto 1304.1305 | 2025-08-05 | 2025-08-12 | 2025-08-14 | 7 | 27.5 | 22.2 | 80.7
23472 - TERRA PPTO C (MANZANA 4) | M-1207 | Outinord IND 1/2" | Concreto | Muros torre 1 eje 1 al 5 entre A-F apto 1304.1305 | 2025-08-05 | 2025-08-09 | 2025-08-12 | 4 | 27.5 | 18.9 | 68.7
23472 - TERRA PPTO C (MANZANA 4) | M-1207 | Outinord IND 1/2" | Concreto | Muros torre 1 eje 1 al 5 entre A-F apto 1304.1305 | 2025-08-05 | 2025-08-09 | 2025-08-12 | 4 | 27.5 | 18.6 | 67.6
23472 - TERRA PPTO C (MANZANA 4) | M-1208 | Outinord IND 1" | Concreto | Salón comunal muros que conforman la escalera tipo 1 foso ascensor eje 3 al 4 entre A-B cubierta y columnas C-5 ejes 3-A, 4-A | 2025-08-06 | 2025-09-03 | 2025-09-03 | 28 | 27.5 | 35 | 127.3
23472 - TERRA PPTO C (MANZANA 4) | M-1208 | Outinord IND 1" | Concreto | Salón comunal muros que conforman la escalera tipo 1 foso ascensor eje 3 al 4 entre A-B cubierta y columnas C-5 ejes 3-A, 4-A | 2025-08-06 | 2025-09-03 | 2025-09-03 | 28 | 27.5 | 34.8 | 126.5
23472 - TERRA PPTO C (MANZANA 4) | M-1208 | Outinord IND 1" | Concreto | Salón comunal muros que conforman la escalera tipo 1 foso ascensor eje 3 al 4 entre A-B cubierta y columnas C-5 ejes 3-A, 4-A | 2025-08-06 | 2025-09-03 | 2025-09-03 | 28 | 27.5 | 34.4 | 125.1
23472 - TERRA PPTO C (MANZANA 4) | M-1208 | Outinord IND 1" | Concreto | Salón comunal muros que conforman la escalera tipo 1 foso ascensor eje 3 al 4 entre A-B cubierta y columnas C-5 ejes 3-A, 4-A | 2025-08-06 | 2025-08-20 | 2025-08-21 | 14 | 27.5 | 30.3 | 110.2
23472 - TERRA PPTO C (MANZANA 4) | M-1208 | Outinord IND 1" | Concreto | Salón comunal muros que conforman la escalera tipo 1 foso ascensor eje 3 al 4 entre A-B cubierta y columnas C-5 ejes 3-A, 4-A | 2025-08-06 | 2025-08-20 | 2025-08-21 | 14 | 27.5 | 30.2 | 109.8
23472 - TERRA PPTO C (MANZANA 4) | M-1208 | Outinord IND 1" | Concreto | Salón comunal muros que conforman la escalera tipo 1 foso ascensor eje 3 al 4 entre A-B cubierta y columnas C-5 ejes 3-A, 4-A | 2025-08-06 | 2025-08-13 | 2025-08-14 | 7 | 27.5 | 23.8 | 86.5
23472 - TERRA PPTO C (MANZANA 4) | M-1208 | Outinord IND 1" | Concreto | Salón comunal muros que conforman la escalera tipo 1 foso ascensor eje 3 al 4 entre A-B cubierta y columnas C-5 ejes 3-A, 4-A | 2025-08-06 | 2025-08-13 | 2025-08-14 | 7 | 27.5 | 23.3 | 84.7
23472 - TERRA PPTO C (MANZANA 4) | M-1208 | Outinord IND 1" | Concreto | Salón comunal muros que conforman la escalera tipo 1 foso ascensor eje 3 al 4 entre A-B cubierta y columnas C-5 ejes 3-A, 4-A | 2025-08-06 | 2025-08-09 | 2025-08-12 | 3 | 27.5 | 17.8 | 64.7
23472 - TERRA PPTO C (MANZANA 4) | M-1208 | Outinord IND 1" | Concreto | Salón comunal muros que conforman la escalera tipo 1 foso ascensor eje 3 al 4 entre A-B cubierta y columnas C-5 ejes 3-A, 4-A | 2025-08-06 | 2025-08-09 | 2025-08-12 | 3 | 27.5 | 17.4 | 63.3
23472 - TERRA PPTO C (MANZANA 4) | M-1212 | Outinord IND 1/2" | Concreto | Muros torre 1 eje 12 al 19 entre A-E apt 1408, 1409 | 2025-08-11 | 2025-09-08 | 2025-09-13 | 28 | 27.6 | 36.7 | 133
23472 - TERRA PPTO C (MANZANA 4) | M-1212 | Outinord IND 1/2" | Concreto | Muros torre 1 eje 12 al 19 entre A-E apt 1408, 1409 | 2025-08-11 | 2025-09-08 | 2025-09-13 | 28 | 27.6 | 36 | 130.4
23472 - TERRA PPTO C (MANZANA 4) | M-1212 | Outinord IND 1/2" | Concreto | Muros torre 1 eje 12 al 19 entre A-E apt 1408, 1409 | 2025-08-11 | 2025-09-08 | 2025-09-13 | 28 | 27.6 | 36.3 | 131.5
23472 - TERRA PPTO C (MANZANA 4) | M-1212 | Outinord IND 1/2" | Concreto | Muros torre 1 eje 12 al 19 entre A-E apt 1408, 1409 | 2025-08-11 | 2025-08-25 | 2025-08-26 | 14 | 27.6 | 31.1 | 112.7
23472 - TERRA PPTO C (MANZANA 4) | M-1212 | Outinord IND 1/2" | Concreto | Muros torre 1 eje 12 al 19 entre A-E apt 1408, 1409 | 2025-08-11 | 2025-08-25 | 2025-08-26 | 14 | 27.6 | 31.2 | 113
23472 - TERRA PPTO C (MANZANA 4) | M-1212 | Outinord IND 1/2" | Concreto | Muros torre 1 eje 12 al 19 entre A-E apt 1408, 1409 | 2025-08-11 | 2025-08-18 | 2025-08-19 | 7 | 27.6 | 25.7 | 93.1
23472 - TERRA PPTO C (MANZANA 4) | M-1212 | Outinord IND 1/2" | Concreto | Muros torre 1 eje 12 al 19 entre A-E apt 1408, 1409 | 2025-08-11 | 2025-08-18 | 2025-08-19 | 7 | 27.6 | 25 | 90.6
23472 - TERRA PPTO C (MANZANA 4) | M-1212 | Outinord IND 1/2" | Concreto | Muros torre 1 eje 12 al 19 entre A-E apt 1408, 1409 | 2025-08-11 | 2025-08-14 | 2025-08-19 | 3 | 27.6 | 20.9 | 75.7
23472 - TERRA PPTO C (MANZANA 4) | M-1212 | Outinord IND 1/2" | Concreto | Muros torre 1 eje 12 al 19 entre A-E apt 1408, 1409 | 2025-08-11 | 2025-08-14 | 2025-08-19 | 3 | 27.6 | 20.6 | 74.6
23472 - TERRA PPTO C (MANZANA 4) | M-1213 | Outinord IND 1" | Concreto | Salón comunal escalera tipo 1 eje 3 al 4 entre A-B piso 3 al piso 4 media caña muro perimetral junta cimentación sótano | 2025-08-12 | 2025-09-09 | 2025-09-15 | 28 | 27.6 | 31.2 | 113
23472 - TERRA PPTO C (MANZANA 4) | M-1213 | Outinord IND 1" | Concreto | Salón comunal escalera tipo 1 eje 3 al 4 entre A-B piso 3 al piso 4 media caña muro perimetral junta cimentación sótano | 2025-08-12 | 2025-09-09 | 2025-09-15 | 28 | 27.6 | 30.5 | 110.5
23472 - TERRA PPTO C (MANZANA 4) | M-1213 | Outinord IND 1" | Concreto | Salón comunal escalera tipo 1 eje 3 al 4 entre A-B piso 3 al piso 4 media caña muro perimetral junta cimentación sótano | 2025-08-12 | 2025-09-09 | 2025-09-15 | 28 | 27.6 | 31 | 112.3
23472 - TERRA PPTO C (MANZANA 4) | M-1213 | Outinord IND 1" | Concreto | Salón comunal escalera tipo 1 eje 3 al 4 entre A-B piso 3 al piso 4 media caña muro perimetral junta cimentación sótano | 2025-08-12 | 2025-08-26 | 2025-08-28 | 14 | 27.6 | 24.1 | 87.3
23472 - TERRA PPTO C (MANZANA 4) | M-1213 | Outinord IND 1" | Concreto | Salón comunal escalera tipo 1 eje 3 al 4 entre A-B piso 3 al piso 4 media caña muro perimetral junta cimentación sótano | 2025-08-12 | 2025-08-26 | 2025-08-28 | 14 | 27.6 | 23.1 | 83.7
23472 - TERRA PPTO C (MANZANA 4) | M-1213 | Outinord IND 1" | Concreto | Salón comunal escalera tipo 1 eje 3 al 4 entre A-B piso 3 al piso 4 media caña muro perimetral junta cimentación sótano | 2025-08-12 | 2025-08-19 | 2025-08-21 | 7 | 27.6 | 17.4 | 63
23472 - TERRA PPTO C (MANZANA 4) | M-1213 | Outinord IND 1" | Concreto | Salón comunal escalera tipo 1 eje 3 al 4 entre A-B piso 3 al piso 4 media caña muro perimetral junta cimentación sótano | 2025-08-12 | 2025-08-19 | 2025-08-21 | 7 | 27.6 | 17 | 61.6
23472 - TERRA PPTO C (MANZANA 4) | M-1213 | Outinord IND 1" | Concreto | Salón comunal escalera tipo 1 eje 3 al 4 entre A-B piso 3 al piso 4 media caña muro perimetral junta cimentación sótano | 2025-08-12 | 2025-08-15 | 2025-08-19 | 3 | 27.6 | 13.5 | 48.9
23472 - TERRA PPTO C (MANZANA 4) | M-1213 | Outinord IND 1" | Concreto | Salón comunal escalera tipo 1 eje 3 al 4 entre A-B piso 3 al piso 4 media caña muro perimetral junta cimentación sótano | 2025-08-12 | 2025-08-15 | 2025-08-19 | 3 | 27.6 | 13.2 | 47.8
23472 - TERRA PPTO C (MANZANA 4) | M-1215 | Outinord IND ½" | Concreto | Muros torre 1 eje 12 al 19 entre F - J apto 1411, 1410 | 2025-08-12 | 2025-09-09 | 2025-09-15 | 28 | 27.6 | 44.2 | 160.1
23472 - TERRA PPTO C (MANZANA 4) | M-1215 | Outinord IND ½" | Concreto | Muros torre 1 eje 12 al 19 entre F - J apto 1411, 1410 | 2025-08-12 | 2025-09-09 | 2025-09-15 | 28 | 27.6 | 45.3 | 164.1
23472 - TERRA PPTO C (MANZANA 4) | M-1215 | Outinord IND ½" | Concreto | Muros torre 1 eje 12 al 19 entre F - J apto 1411, 1410 | 2025-08-12 | 2025-09-09 | 2025-09-15 | 28 | 27.6 | 44.9 | 162.7
23472 - TERRA PPTO C (MANZANA 4) | M-1215 | Outinord IND ½" | Concreto | Muros torre 1 eje 12 al 19 entre F - J apto 1411, 1410 | 2025-08-12 | 2025-08-26 | 2025-08-28 | 14 | 27.6 | 38.7 | 140.2
23472 - TERRA PPTO C (MANZANA 4) | M-1215 | Outinord IND ½" | Concreto | Muros torre 1 eje 12 al 19 entre F - J apto 1411, 1410 | 2025-08-12 | 2025-08-26 | 2025-08-28 | 14 | 27.6 | 37.5 | 135.9
23472 - TERRA PPTO C (MANZANA 4) | M-1215 | Outinord IND ½" | Concreto | Muros torre 1 eje 12 al 19 entre F - J apto 1411, 1410 | 2025-08-12 | 2025-08-19 | 2025-08-21 | 7 | 27.6 | 33.2 | 120.3
23472 - TERRA PPTO C (MANZANA 4) | M-1215 | Outinord IND ½" | Concreto | Muros torre 1 eje 12 al 19 entre F - J apto 1411, 1410 | 2025-08-12 | 2025-08-19 | 2025-08-21 | 7 | 27.6 | 32.2 | 116.7
23472 - TERRA PPTO C (MANZANA 4) | M-1215 | Outinord IND ½" | Concreto | Muros torre 1 eje 12 al 19 entre F - J apto 1411, 1410 | 2025-08-12 | 2025-08-15 | 2025-08-19 | 3 | 27.6 | 22.5 | 81.5
23472 - TERRA PPTO C (MANZANA 4) | M-1215 | Outinord IND ½" | Concreto | Muros torre 1 eje 12 al 19 entre F - J apto 1411, 1410 | 2025-08-12 | 2025-08-15 | 2025-08-19 | 3 | 27.6 | 21.8 | 79
23472 - TERRA PPTO C (MANZANA 4) | M-1218 | Outinord IND 1/2" | Concreto | Muros torre 1 eje 6 al 11 entre A - E apt 1406, 1407 | 2025-08-13 | 2025-09-10 | 2025-09-15 | 28 | 27.6 | 34.1 | 123.6
23472 - TERRA PPTO C (MANZANA 4) | M-1218 | Outinord IND 1/2" | Concreto | Muros torre 1 eje 6 al 11 entre A - E apt 1406, 1407 | 2025-08-13 | 2025-09-10 | 2025-09-15 | 28 | 27.6 | 33.4 | 121
23472 - TERRA PPTO C (MANZANA 4) | M-1218 | Outinord IND 1/2" | Concreto | Muros torre 1 eje 6 al 11 entre A - E apt 1406, 1407 | 2025-08-13 | 2025-09-10 | 2025-09-15 | 28 | 27.6 | 33.1 | 119.9
23472 - TERRA PPTO C (MANZANA 4) | M-1218 | Outinord IND 1/2" | Concreto | Muros torre 1 eje 6 al 11 entre A - E apt 1406, 1407 | 2025-08-13 | 2025-08-27 | 2025-08-28 | 14 | 27.6 | 30.3 | 109.8
23472 - TERRA PPTO C (MANZANA 4) | M-1218 | Outinord IND 1/2" | Concreto | Muros torre 1 eje 6 al 11 entre A - E apt 1406, 1407 | 2025-08-13 | 2025-08-27 | 2025-08-28 | 14 | 27.6 | 30.5 | 110.5
23472 - TERRA PPTO C (MANZANA 4) | M-1218 | Outinord IND 1/2" | Concreto | Muros torre 1 eje 6 al 11 entre A - E apt 1406, 1407 | 2025-08-13 | 2025-08-20 | 2025-08-21 | 7 | 27.6 | 25.6 | 92.8
23472 - TERRA PPTO C (MANZANA 4) | M-1218 | Outinord IND 1/2" | Concreto | Muros torre 1 eje 6 al 11 entre A - E apt 1406, 1407 | 2025-08-13 | 2025-08-20 | 2025-08-21 | 7 | 27.6 | 24.8 | 89.9
23472 - TERRA PPTO C (MANZANA 4) | M-1218 | Outinord IND 1/2" | Concreto | Muros torre 1 eje 6 al 11 entre A - E apt 1406, 1407 | 2025-08-13 | 2025-08-16 | 2025-08-19 | 3 | 27.6 | 21.9 | 79.3
23472 - TERRA PPTO C (MANZANA 4) | M-1218 | Outinord IND 1/2" | Concreto | Muros torre 1 eje 6 al 11 entre A - E apt 1406, 1407 | 2025-08-13 | 2025-08-16 | 2025-08-19 | 3 | 27.6 | 21.7 | 78.6
23472 - TERRA PPTO C (MANZANA 4) | M-1225 | Outinord IND ½" | Concreto | Muros torre 1 eje 12 al 19 entre A - E apto 1508, 1509 | 2025-08-20 | 2025-09-17 | 2025-09-23 | 28 | 27.6 | 33.9 | 122.8
23472 - TERRA PPTO C (MANZANA 4) | M-1225 | Outinord IND ½" | Concreto | Muros torre 1 eje 12 al 19 entre A - E apto 1508, 1509 | 2025-08-20 | 2025-09-17 | 2025-09-23 | 28 | 27.6 | 32.7 | 118.5
23472 - TERRA PPTO C (MANZANA 4) | M-1225 | Outinord IND ½" | Concreto | Muros torre 1 eje 12 al 19 entre A - E apto 1508, 1509 | 2025-08-20 | 2025-09-17 | 2025-09-23 | 28 | 27.6 | 32.9 | 119.2
23472 - TERRA PPTO C (MANZANA 4) | M-1225 | Outinord IND ½" | Concreto | Muros torre 1 eje 12 al 19 entre A - E apto 1508, 1509 | 2025-08-20 | 2025-09-03 | 2025-09-05 | 14 | 27.6 | 27.4 | 99.3
23472 - TERRA PPTO C (MANZANA 4) | M-1225 | Outinord IND ½" | Concreto | Muros torre 1 eje 12 al 19 entre A - E apto 1508, 1509 | 2025-08-20 | 2025-09-03 | 2025-09-05 | 14 | 27.6 | 26.8 | 97.1
23472 - TERRA PPTO C (MANZANA 4) | M-1225 | Outinord IND ½" | Concreto | Muros torre 1 eje 12 al 19 entre A - E apto 1508, 1509 | 2025-08-20 | 2025-08-27 | 2025-08-28 | 7 | 27.6 | 23.8 | 86.2
23472 - TERRA PPTO C (MANZANA 4) | M-1225 | Outinord IND ½" | Concreto | Muros torre 1 eje 12 al 19 entre A - E apto 1508, 1509 | 2025-08-20 | 2025-08-27 | 2025-08-28 | 7 | 27.6 | 23.4 | 84.8
23472 - TERRA PPTO C (MANZANA 4) | M-1225 | Outinord IND ½" | Concreto | Muros torre 1 eje 12 al 19 entre A - E apto 1508, 1509 | 2025-08-20 | 2025-08-23 | 2025-08-26 | 3 | 27.6 | 19.2 | 69.6
23472 - TERRA PPTO C (MANZANA 4) | M-1225 | Outinord IND ½" | Concreto | Muros torre 1 eje 12 al 19 entre A - E apto 1508, 1509 | 2025-08-20 | 2025-08-23 | 2025-08-26 | 3 | 27.6 | 19 | 68.8
23472 - TERRA PPTO C (MANZANA 4) | M-1228 | Outinord IND ½" | Concreto | Muros torre 1 eje 11 al 19 entre F - J apto 1511, 1510 | 2025-08-21 | 2025-09-18 | 2025-09-23 | 28 | 27.6 | 33.6 | 121.7
23472 - TERRA PPTO C (MANZANA 4) | M-1228 | Outinord IND ½" | Concreto | Muros torre 1 eje 11 al 19 entre F - J apto 1511, 1510 | 2025-08-21 | 2025-09-18 | 2025-09-23 | 28 | 27.6 | 33.7 | 122.1
23472 - TERRA PPTO C (MANZANA 4) | M-1228 | Outinord IND ½" | Concreto | Muros torre 1 eje 11 al 19 entre F - J apto 1511, 1510 | 2025-08-21 | 2025-09-18 | 2025-09-23 | 28 | 27.6 | 32.5 | 117.8
23472 - TERRA PPTO C (MANZANA 4) | M-1228 | Outinord IND ½" | Concreto | Muros torre 1 eje 11 al 19 entre F - J apto 1511, 1510 | 2025-08-21 | 2025-09-04 | 2025-09-05 | 14 | 27.6 | 27.5 | 99.6
23472 - TERRA PPTO C (MANZANA 4) | M-1228 | Outinord IND ½" | Concreto | Muros torre 1 eje 11 al 19 entre F - J apto 1511, 1510 | 2025-08-21 | 2025-09-04 | 2025-09-05 | 14 | 27.6 | 26.5 | 96
23472 - TERRA PPTO C (MANZANA 4) | M-1228 | Outinord IND ½" | Concreto | Muros torre 1 eje 11 al 19 entre F - J apto 1511, 1510 | 2025-08-21 | 2025-08-28 | 2025-09-03 | 7 | 27.6 | 20.9 | 75.7
23472 - TERRA PPTO C (MANZANA 4) | M-1228 | Outinord IND ½" | Concreto | Muros torre 1 eje 11 al 19 entre F - J apto 1511, 1510 | 2025-08-21 | 2025-08-28 | 2025-09-03 | 7 | 27.6 | 20.1 | 72.8
23472 - TERRA PPTO C (MANZANA 4) | M-1228 | Outinord IND ½" | Concreto | Muros torre 1 eje 11 al 19 entre F - J apto 1511, 1510 | 2025-08-21 | 2025-08-24 | 2025-08-26 | 3 | 27.6 | 12.5 | 45.3
23472 - TERRA PPTO C (MANZANA 4) | M-1228 | Outinord IND ½" | Concreto | Muros torre 1 eje 11 al 19 entre F - J apto 1511, 1510 | 2025-08-21 | 2025-08-24 | 2025-08-26 | 3 | 27.6 | 12.1 | 43.8
23472 - TERRA PPTO C (MANZANA 4) | M-1230 | Outinord IND ½" | Concreto | Muros torre 1 eje 6 al 11 entre A - E apto 1506, 1507 | 2025-08-22 | 2025-09-19 | 2025-09-23 | 28 | 27.6 | 48.1 | 174.3
23472 - TERRA PPTO C (MANZANA 4) | M-1230 | Outinord IND ½" | Concreto | Muros torre 1 eje 6 al 11 entre A - E apto 1506, 1507 | 2025-08-22 | 2025-09-19 | 2025-09-23 | 28 | 27.6 | 49.9 | 180.8
23472 - TERRA PPTO C (MANZANA 4) | M-1230 | Outinord IND ½" | Concreto | Muros torre 1 eje 6 al 11 entre A - E apto 1506, 1507 | 2025-08-22 | 2025-09-19 | 2025-09-23 | 28 | 27.6 | 47.9 | 173.6
23472 - TERRA PPTO C (MANZANA 4) | M-1230 | Outinord IND ½" | Concreto | Muros torre 1 eje 6 al 11 entre A - E apto 1506, 1507 | 2025-08-22 | 2025-09-05 | 2025-09-08 | 14 | 27.6 | 43.9 | 159.1
23472 - TERRA PPTO C (MANZANA 4) | M-1230 | Outinord IND ½" | Concreto | Muros torre 1 eje 6 al 11 entre A - E apto 1506, 1507 | 2025-08-22 | 2025-09-05 | 2025-09-08 | 14 | 27.6 | 42.6 | 154.3
23472 - TERRA PPTO C (MANZANA 4) | M-1230 | Outinord IND ½" | Concreto | Muros torre 1 eje 6 al 11 entre A - E apto 1506, 1507 | 2025-08-22 | 2025-08-29 | 2025-09-03 | 7 | 27.6 | 38 | 137.7
23472 - TERRA PPTO C (MANZANA 4) | M-1230 | Outinord IND ½" | Concreto | Muros torre 1 eje 6 al 11 entre A - E apto 1506, 1507 | 2025-08-22 | 2025-08-29 | 2025-09-03 | 7 | 27.6 | 36.7 | 133
23472 - TERRA PPTO C (MANZANA 4) | M-1230 | Outinord IND ½" | Concreto | Muros torre 1 eje 6 al 11 entre A - E apto 1506, 1507 | 2025-08-22 | 2025-08-26 | 2025-08-28 | 4 | 27.6 | 32.2 | 116.7
23472 - TERRA PPTO C (MANZANA 4) | M-1230 | Outinord IND ½" | Concreto | Muros torre 1 eje 6 al 11 entre A - E apto 1506, 1507 | 2025-08-22 | 2025-08-26 | 2025-08-28 | 4 | 27.6 | 31 | 112.3
23472 - TERRA PPTO C (MANZANA 4) | M-1232 | Outinord IND ½" | Concreto | Muros torre 1 eje 16 al 11 entre F - J apto 1501, 1512 | 2025-08-23 | 2025-09-20 | 2025-09-23 | 28 | 27.6 | 33.7 | 122.1
23472 - TERRA PPTO C (MANZANA 4) | M-1232 | Outinord IND ½" | Concreto | Muros torre 1 eje 16 al 11 entre F - J apto 1501, 1512 | 2025-08-23 | 2025-09-20 | 2025-09-23 | 28 | 27.6 | 32.5 | 117.8
23472 - TERRA PPTO C (MANZANA 4) | M-1232 | Outinord IND ½" | Concreto | Muros torre 1 eje 16 al 11 entre F - J apto 1501, 1512 | 2025-08-23 | 2025-09-20 | 2025-09-23 | 28 | 27.6 | 32.6 | 118.1
23472 - TERRA PPTO C (MANZANA 4) | M-1232 | Outinord IND ½" | Concreto | Muros torre 1 eje 16 al 11 entre F - J apto 1501, 1512 | 2025-08-23 | 2025-09-06 | 2025-09-08 | 14 | 27.6 | 27 | 97.8
23472 - TERRA PPTO C (MANZANA 4) | M-1232 | Outinord IND ½" | Concreto | Muros torre 1 eje 16 al 11 entre F - J apto 1501, 1512 | 2025-08-23 | 2025-09-06 | 2025-09-08 | 14 | 27.6 | 27.9 | 101.1
23472 - TERRA PPTO C (MANZANA 4) | M-1232 | Outinord IND ½" | Concreto | Muros torre 1 eje 16 al 11 entre F - J apto 1501, 1512 | 2025-08-23 | 2025-08-30 | 2025-09-03 | 7 | 27.6 | 22.8 | 82.6
23472 - TERRA PPTO C (MANZANA 4) | M-1232 | Outinord IND ½" | Concreto | Muros torre 1 eje 16 al 11 entre F - J apto 1501, 1512 | 2025-08-23 | 2025-08-30 | 2025-09-03 | 7 | 27.6 | 23.6 | 85.5
23472 - TERRA PPTO C (MANZANA 4) | M-1232 | Outinord IND ½" | Concreto | Muros torre 1 eje 16 al 11 entre F - J apto 1501, 1512 | 2025-08-23 | 2025-08-26 | 2025-08-28 | 3 | 27.6 | 17.1 | 62
23472 - TERRA PPTO C (MANZANA 4) | M-1232 | Outinord IND ½" | Concreto | Muros torre 1 eje 16 al 11 entre F - J apto 1501, 1512 | 2025-08-23 | 2025-08-26 | 2025-08-28 | 3 | 27.6 | 16.8 | 60.9
23472 - TERRA PPTO C (MANZANA 4) | M-1252 | Outinord IND 1/2" | Concreto | Muros Torre 1 eje 12 al 19 entre A-E Apt 1708,1709 | 2025-09-03 | 2025-10-01 | 2025-10-08 | 28 | 27.5 | 39.1 | 142.2
23472 - TERRA PPTO C (MANZANA 4) | M-1252 | Outinord IND 1/2" | Concreto | Muros Torre 1 eje 12 al 19 entre A-E Apt 1708,1709 | 2025-09-03 | 2025-10-01 | 2025-10-08 | 28 | 27.5 | 38.6 | 140.4
23472 - TERRA PPTO C (MANZANA 4) | M-1252 | Outinord IND 1/2" | Concreto | Muros Torre 1 eje 12 al 19 entre A-E Apt 1708,1709 | 2025-09-03 | 2025-10-01 | 2025-10-08 | 28 | 27.5 | 38.9 | 141.5
23472 - TERRA PPTO C (MANZANA 4) | M-1252 | Outinord IND 1/2" | Concreto | Muros Torre 1 eje 12 al 19 entre A-E Apt 1708,1709 | 2025-09-03 | 2025-09-17 | 2025-09-23 | 14 | 27.5 | 35.6 | 129.5
23472 - TERRA PPTO C (MANZANA 4) | M-1252 | Outinord IND 1/2" | Concreto | Muros Torre 1 eje 12 al 19 entre A-E Apt 1708,1709 | 2025-09-03 | 2025-09-17 | 2025-09-23 | 14 | 27.5 | 36 | 130.9
23472 - TERRA PPTO C (MANZANA 4) | M-1252 | Outinord IND 1/2" | Concreto | Muros Torre 1 eje 12 al 19 entre A-E Apt 1708,1709 | 2025-09-03 | 2025-09-10 | 2025-09-15 | 7 | 27.5 | 30.4 | 110.5
23472 - TERRA PPTO C (MANZANA 4) | M-1252 | Outinord IND 1/2" | Concreto | Muros Torre 1 eje 12 al 19 entre A-E Apt 1708,1709 | 2025-09-03 | 2025-09-10 | 2025-09-15 | 7 | 27.5 | 30 | 109.1
23472 - TERRA PPTO C (MANZANA 4) | M-1252 | Outinord IND 1/2" | Concreto | Muros Torre 1 eje 12 al 19 entre A-E Apt 1708,1709 | 2025-09-03 | 2025-09-06 | 2025-09-13 | 3 | 27.5 | 26 | 94.5
23472 - TERRA PPTO C (MANZANA 4) | M-1252 | Outinord IND 1/2" | Concreto | Muros Torre 1 eje 12 al 19 entre A-E Apt 1708,1709 | 2025-09-03 | 2025-09-06 | 2025-09-13 | 3 | 27.5 | 25.1 | 91.3
23472 - TERRA PPTO C (MANZANA 4) | M-1254 | Outinord IND 1/2" | Concreto | Muros Torre 1 eje 12 al 19 entre F-J Apt 1710, 1711 | 2025-09-04 | 2025-10-02 | 2025-10-08 | 28 | 27.5 | 39.3 | 142.9
23472 - TERRA PPTO C (MANZANA 4) | M-1254 | Outinord IND 1/2" | Concreto | Muros Torre 1 eje 12 al 19 entre F-J Apt 1710, 1711 | 2025-09-04 | 2025-10-02 | 2025-10-08 | 28 | 27.5 | 39 | 141.8
23472 - TERRA PPTO C (MANZANA 4) | M-1254 | Outinord IND 1/2" | Concreto | Muros Torre 1 eje 12 al 19 entre F-J Apt 1710, 1711 | 2025-09-04 | 2025-10-02 | 2025-10-08 | 28 | 27.5 | 38.5 | 140
23472 - TERRA PPTO C (MANZANA 4) | M-1254 | Outinord IND 1/2" | Concreto | Muros Torre 1 eje 12 al 19 entre F-J Apt 1710, 1711 | 2025-09-04 | 2025-09-18 | 2025-09-23 | 14 | 27.5 | 34.6 | 125.8
23472 - TERRA PPTO C (MANZANA 4) | M-1254 | Outinord IND 1/2" | Concreto | Muros Torre 1 eje 12 al 19 entre F-J Apt 1710, 1711 | 2025-09-04 | 2025-09-18 | 2025-09-23 | 14 | 27.5 | 34.3 | 124.7
23472 - TERRA PPTO C (MANZANA 4) | M-1254 | Outinord IND 1/2" | Concreto | Muros Torre 1 eje 12 al 19 entre F-J Apt 1710, 1711 | 2025-09-04 | 2025-09-11 | 2025-09-15 | 7 | 27.5 | 29.8 | 108.4
23472 - TERRA PPTO C (MANZANA 4) | M-1254 | Outinord IND 1/2" | Concreto | Muros Torre 1 eje 12 al 19 entre F-J Apt 1710, 1711 | 2025-09-04 | 2025-09-11 | 2025-09-15 | 7 | 27.5 | 29.2 | 106.2
23472 - TERRA PPTO C (MANZANA 4) | M-1254 | Outinord IND 1/2" | Concreto | Muros Torre 1 eje 12 al 19 entre F-J Apt 1710, 1711 | 2025-09-04 | 2025-09-07 | 2025-09-13 | 3 | 27.5 | 25 | 90.9
23472 - TERRA PPTO C (MANZANA 4) | M-1254 | Outinord IND 1/2" | Concreto | Muros Torre 1 eje 12 al 19 entre F-J Apt 1710, 1711 | 2025-09-04 | 2025-09-07 | 2025-09-13 | 3 | 27.5 | 24.6 | 89.5
23472 - TERRA PPTO C (MANZANA 4) | M-1257 | Outinord IND 1/2" | Concreto | Muros torre 1 eje 6 al 11 entre A-E apt 1706-1707 | 2025-09-05 | 2025-10-03 | 2025-10-08 | 28 | 27.6 | 34.1 | 123.6
23472 - TERRA PPTO C (MANZANA 4) | M-1257 | Outinord IND 1/2" | Concreto | Muros torre 1 eje 6 al 11 entre A-E apt 1706-1707 | 2025-09-05 | 2025-10-03 | 2025-10-08 | 28 | 27.6 | 33.7 | 122.1
23472 - TERRA PPTO C (MANZANA 4) | M-1257 | Outinord IND 1/2" | Concreto | Muros torre 1 eje 6 al 11 entre A-E apt 1706-1707 | 2025-09-05 | 2025-10-03 | 2025-10-08 | 28 | 27.6 | 33.3 | 120.7
23472 - TERRA PPTO C (MANZANA 4) | M-1257 | Outinord IND 1/2" | Concreto | Muros torre 1 eje 6 al 11 entre A-E apt 1706-1707 | 2025-09-05 | 2025-09-19 | 2025-09-23 | 14 | 27.6 | 30.1 | 109.1
23472 - TERRA PPTO C (MANZANA 4) | M-1257 | Outinord IND 1/2" | Concreto | Muros torre 1 eje 6 al 11 entre A-E apt 1706-1707 | 2025-09-05 | 2025-09-19 | 2025-09-23 | 14 | 27.6 | 29.6 | 107.2
23472 - TERRA PPTO C (MANZANA 4) | M-1257 | Outinord IND 1/2" | Concreto | Muros torre 1 eje 6 al 11 entre A-E apt 1706-1707 | 2025-09-05 | 2025-09-12 | 2025-09-15 | 7 | 27.6 | 24.5 | 88.8
23472 - TERRA PPTO C (MANZANA 4) | M-1257 | Outinord IND 1/2" | Concreto | Muros torre 1 eje 6 al 11 entre A-E apt 1706-1707 | 2025-09-05 | 2025-09-12 | 2025-09-15 | 7 | 27.6 | 24.2 | 87.7
23472 - TERRA PPTO C (MANZANA 4) | M-1257 | Outinord IND 1/2" | Concreto | Muros torre 1 eje 6 al 11 entre A-E apt 1706-1707 | 2025-09-05 | 2025-09-09 | 2025-09-15 | 4 | 27.6 | 19.3 | 69.9
23472 - TERRA PPTO C (MANZANA 4) | M-1257 | Outinord IND 1/2" | Concreto | Muros torre 1 eje 6 al 11 entre A-E apt 1706-1707 | 2025-09-05 | 2025-09-09 | 2025-09-15 | 4 | 27.6 | 18.8 | 68.1
23472 - TERRA PPTO C (MANZANA 4) | M-1259 | Outinord IND 1/2" | Concreto | Muros torre 1 eje 6 al 11 entre F-J Apt. 1701, 1712 | 2025-09-06 | 2025-10-04 | 2025-10-08 | 28 | 27.6 | 33.2 | 120.3
23472 - TERRA PPTO C (MANZANA 4) | M-1259 | Outinord IND 1/2" | Concreto | Muros torre 1 eje 6 al 11 entre F-J Apt. 1701, 1712 | 2025-09-06 | 2025-10-04 | 2025-10-08 | 28 | 27.6 | 33 | 119.6
23472 - TERRA PPTO C (MANZANA 4) | M-1259 | Outinord IND 1/2" | Concreto | Muros torre 1 eje 6 al 11 entre F-J Apt. 1701, 1712 | 2025-09-06 | 2025-10-04 | 2025-10-08 | 28 | 27.6 | 32.4 | 117.4
23472 - TERRA PPTO C (MANZANA 4) | M-1259 | Outinord IND 1/2" | Concreto | Muros torre 1 eje 6 al 11 entre F-J Apt. 1701, 1712 | 2025-09-06 | 2025-09-20 | 2025-09-23 | 14 | 27.6 | 29.3 | 106.2
23472 - TERRA PPTO C (MANZANA 4) | M-1259 | Outinord IND 1/2" | Concreto | Muros torre 1 eje 6 al 11 entre F-J Apt. 1701, 1712 | 2025-09-06 | 2025-09-20 | 2025-09-23 | 14 | 27.6 | 29.1 | 105.4
23472 - TERRA PPTO C (MANZANA 4) | M-1259 | Outinord IND 1/2" | Concreto | Muros torre 1 eje 6 al 11 entre F-J Apt. 1701, 1712 | 2025-09-06 | 2025-09-13 | 2025-09-23 | 7 | 27.6 | 25.6 | 92.8
23472 - TERRA PPTO C (MANZANA 4) | M-1259 | Outinord IND 1/2" | Concreto | Muros torre 1 eje 6 al 11 entre F-J Apt. 1701, 1712 | 2025-09-06 | 2025-09-13 | 2025-09-23 | 7 | 27.6 | 25.1 | 90.9
23472 - TERRA PPTO C (MANZANA 4) | M-1259 | Outinord IND 1/2" | Concreto | Muros torre 1 eje 6 al 11 entre F-J Apt. 1701, 1712 | 2025-09-06 | 2025-09-09 | 2025-09-15 | 3 | 27.6 | 21.4 | 77.5
23472 - TERRA PPTO C (MANZANA 4) | M-1259 | Outinord IND 1/2" | Concreto | Muros torre 1 eje 6 al 11 entre F-J Apt. 1701, 1712 | 2025-09-06 | 2025-09-09 | 2025-09-15 | 3 | 27.6 | 20.7 | 75
23472 - TERRA PPTO C (MANZANA 4) | M-1314 | Outinord IND ½" | Concreto | Muros torre 1 eje 6 al 11 entre F - J apto 2101, 2112 | 2025-10-15 | 2025-11-12 | 2025-11-13 | 28 | 27.6 | 39.9 | 144.6
23472 - TERRA PPTO C (MANZANA 4) | M-1314 | Outinord IND ½" | Concreto | Muros torre 1 eje 6 al 11 entre F - J apto 2101, 2112 | 2025-10-15 | 2025-11-12 | 2025-11-13 | 28 | 27.6 | 41 | 148.6
23472 - TERRA PPTO C (MANZANA 4) | M-1314 | Outinord IND ½" | Concreto | Muros torre 1 eje 6 al 11 entre F - J apto 2101, 2112 | 2025-10-15 | 2025-11-12 | 2025-11-13 | 28 | 27.6 | 39.7 | 143.8
23472 - TERRA PPTO C (MANZANA 4) | M-1314 | Outinord IND ½" | Concreto | Muros torre 1 eje 6 al 11 entre F - J apto 2101, 2112 | 2025-10-15 | 2025-10-29 | 2025-10-30 | 14 | 27.6 | 36.3 | 131.5
23472 - TERRA PPTO C (MANZANA 4) | M-1314 | Outinord IND ½" | Concreto | Muros torre 1 eje 6 al 11 entre F - J apto 2101, 2112 | 2025-10-15 | 2025-10-29 | 2025-10-30 | 14 | 27.6 | 35.2 | 127.5
23472 - TERRA PPTO C (MANZANA 4) | M-1314 | Outinord IND ½" | Concreto | Muros torre 1 eje 6 al 11 entre F - J apto 2101, 2112 | 2025-10-15 | 2025-10-22 | 2025-10-24 | 7 | 27.6 | 32.1 | 116.3
23472 - TERRA PPTO C (MANZANA 4) | M-1314 | Outinord IND ½" | Concreto | Muros torre 1 eje 6 al 11 entre F - J apto 2101, 2112 | 2025-10-15 | 2025-10-22 | 2025-10-24 | 7 | 27.6 | 31.1 | 112.7
23472 - TERRA PPTO C (MANZANA 4) | M-1314 | Outinord IND ½" | Concreto | Muros torre 1 eje 6 al 11 entre F - J apto 2101, 2112 | 2025-10-15 | 2025-10-18 | 2025-10-24 | 3 | 27.6 | 27.1 | 98.2
23472 - TERRA PPTO C (MANZANA 4) | M-1314 | Outinord IND ½" | Concreto | Muros torre 1 eje 6 al 11 entre F - J apto 2101, 2112 | 2025-10-15 | 2025-10-18 | 2025-10-24 | 3 | 27.6 | 26.4 | 95.7
23472 - TERRA PPTO C (MANZANA 4) | M-1319 | Outinord IND ½" | Concreto | Muros torre 1 eje 1 al 5 entre F - J apto 2102, 2103 | 2025-10-18 | 2025-11-15 | 2025-11-19 | 28 | 27.6 | 36.7 | 133
23472 - TERRA PPTO C (MANZANA 4) | M-1319 | Outinord IND ½" | Concreto | Muros torre 1 eje 1 al 5 entre F - J apto 2102, 2103 | 2025-10-18 | 2025-11-15 | 2025-11-19 | 28 | 27.6 | 37.1 | 134.4
23472 - TERRA PPTO C (MANZANA 4) | M-1319 | Outinord IND ½" | Concreto | Muros torre 1 eje 1 al 5 entre F - J apto 2102, 2103 | 2025-10-18 | 2025-11-15 | 2025-11-19 | 28 | 27.6 | 35.9 | 130.1
23472 - TERRA PPTO C (MANZANA 4) | M-1319 | Outinord IND ½" | Concreto | Muros torre 1 eje 1 al 5 entre F - J apto 2102, 2103 | 2025-10-18 | 2025-11-01 | 2025-11-05 | 14 | 27.6 | 32.3 | 117
23472 - TERRA PPTO C (MANZANA 4) | M-1319 | Outinord IND ½" | Concreto | Muros torre 1 eje 1 al 5 entre F - J apto 2102, 2103 | 2025-10-18 | 2025-11-01 | 2025-11-05 | 14 | 27.6 | 31.2 | 113
23472 - TERRA PPTO C (MANZANA 4) | M-1319 | Outinord IND ½" | Concreto | Muros torre 1 eje 1 al 5 entre F - J apto 2102, 2103 | 2025-10-18 | 2025-10-25 | 2025-10-30 | 7 | 27.6 | 26.2 | 94.9
23472 - TERRA PPTO C (MANZANA 4) | M-1319 | Outinord IND ½" | Concreto | Muros torre 1 eje 1 al 5 entre F - J apto 2102, 2103 | 2025-10-18 | 2025-10-25 | 2025-10-30 | 7 | 27.6 | 25.3 | 91.7
23472 - TERRA PPTO C (MANZANA 4) | M-1319 | Outinord IND ½" | Concreto | Muros torre 1 eje 1 al 5 entre F - J apto 2102, 2103 | 2025-10-18 | 2025-10-21 | 2025-10-24 | 3 | 27.6 | 22 | 79.7
23472 - TERRA PPTO C (MANZANA 4) | M-1319 | Outinord IND ½" | Concreto | Muros torre 1 eje 1 al 5 entre F - J apto 2102, 2103 | 2025-10-18 | 2025-10-21 | 2025-10-24 | 3 | 27.6 | 21.2 | 76.8
23472 - TERRA PPTO C (MANZANA 4) | M-1363 | Outinord IND 1/2" | Concreto | Muros torre 1 eje 1 al 6 entre D-J apt 2402-2403 y muro divisorio sala de estar eje 6 entre A-D apt 2405 | 2025-11-18 | 2025-12-16 | 2025-12-17 | 28 | 27.6 | 42.8 | 155.1
23472 - TERRA PPTO C (MANZANA 4) | M-1363 | Outinord IND 1/2" | Concreto | Muros torre 1 eje 1 al 6 entre D-J apt 2402-2403 y muro divisorio sala de estar eje 6 entre A-D apt 2405 | 2025-11-18 | 2025-12-16 | 2025-12-17 | 28 | 27.6 | 43.3 | 156.9
23472 - TERRA PPTO C (MANZANA 4) | M-1363 | Outinord IND 1/2" | Concreto | Muros torre 1 eje 1 al 6 entre D-J apt 2402-2403 y muro divisorio sala de estar eje 6 entre A-D apt 2405 | 2025-11-18 | 2025-12-16 | 2025-12-17 | 28 | 27.6 | 42.4 | 153.6
23472 - TERRA PPTO C (MANZANA 4) | M-1363 | Outinord IND 1/2" | Concreto | Muros torre 1 eje 1 al 6 entre D-J apt 2402-2403 y muro divisorio sala de estar eje 6 entre A-D apt 2405 | 2025-11-18 | 2025-12-02 | 2025-12-03 | 14 | 27.6 | 38 | 137.7
23472 - TERRA PPTO C (MANZANA 4) | M-1363 | Outinord IND 1/2" | Concreto | Muros torre 1 eje 1 al 6 entre D-J apt 2402-2403 y muro divisorio sala de estar eje 6 entre A-D apt 2405 | 2025-11-18 | 2025-12-02 | 2025-12-03 | 14 | 27.6 | 37.5 | 135.9
23472 - TERRA PPTO C (MANZANA 4) | M-1363 | Outinord IND 1/2" | Concreto | Muros torre 1 eje 1 al 6 entre D-J apt 2402-2403 y muro divisorio sala de estar eje 6 entre A-D apt 2405 | 2025-11-18 | 2025-11-25 | 2025-11-26 | 7 | 27.6 | 31.8 | 115.2
23472 - TERRA PPTO C (MANZANA 4) | M-1363 | Outinord IND 1/2" | Concreto | Muros torre 1 eje 1 al 6 entre D-J apt 2402-2403 y muro divisorio sala de estar eje 6 entre A-D apt 2405 | 2025-11-18 | 2025-11-25 | 2025-11-26 | 7 | 27.6 | 31.3 | 113.4
23472 - TERRA PPTO C (MANZANA 4) | M-1363 | Outinord IND 1/2" | Concreto | Muros torre 1 eje 1 al 6 entre D-J apt 2402-2403 y muro divisorio sala de estar eje 6 entre A-D apt 2405 | 2025-11-18 | 2025-11-21 | 2025-11-24 | 3 | 27.6 | 25.4 | 92
23472 - TERRA PPTO C (MANZANA 4) | M-1363 | Outinord IND 1/2" | Concreto | Muros torre 1 eje 1 al 6 entre D-J apt 2402-2403 y muro divisorio sala de estar eje 6 entre A-D apt 2405 | 2025-11-18 | 2025-11-21 | 2025-11-24 | 3 | 27.6 | 25.7 | 93.1
23472 - TERRA PPTO C (MANZANA 4) | M-1383 | Outinord IND 1" | Concreto | Entre torre 2 y 3 vigas V - 301, V - 302, V - 303 y las mensulas tipo 2 | 2025-12-17 | 2026-01-14 | 2026-01-16 | 28 | 27.6 | 43.6 | 158
23472 - TERRA PPTO C (MANZANA 4) | M-1383 | Outinord IND 1" | Concreto | Entre torre 2 y 3 vigas V - 301, V - 302, V - 303 y las mensulas tipo 2 | 2025-12-17 | 2026-01-14 | 2026-01-16 | 28 | 27.6 | 42.2 | 152.9
23472 - TERRA PPTO C (MANZANA 4) | M-1383 | Outinord IND 1" | Concreto | Entre torre 2 y 3 vigas V - 301, V - 302, V - 303 y las mensulas tipo 2 | 2025-12-17 | 2026-01-14 | 2026-01-16 | 28 | 27.6 | 42.8 | 155.1
23472 - TERRA PPTO C (MANZANA 4) | M-1383 | Outinord IND 1" | Concreto | Entre torre 2 y 3 vigas V - 301, V - 302, V - 303 y las mensulas tipo 2 | 2025-12-17 | 2025-12-31 | 2026-01-09 | 14 | 27.6 | 37.9 | 137.3
23472 - TERRA PPTO C (MANZANA 4) | M-1383 | Outinord IND 1" | Concreto | Entre torre 2 y 3 vigas V - 301, V - 302, V - 303 y las mensulas tipo 2 | 2025-12-17 | 2025-12-31 | 2026-01-09 | 14 | 27.6 | 38.1 | 138
23472 - TERRA PPTO C (MANZANA 4) | M-1383 | Outinord IND 1" | Concreto | Entre torre 2 y 3 vigas V - 301, V - 302, V - 303 y las mensulas tipo 2 | 2025-12-17 | 2025-12-24 | 2026-01-05 | 7 | 27.6 | 33.4 | 121
23472 - TERRA PPTO C (MANZANA 4) | M-1383 | Outinord IND 1" | Concreto | Entre torre 2 y 3 vigas V - 301, V - 302, V - 303 y las mensulas tipo 2 | 2025-12-17 | 2025-12-24 | 2026-01-05 | 7 | 27.6 | 33.8 | 122.5
23472 - TERRA PPTO C (MANZANA 4) | M-1383 | Outinord IND 1" | Concreto | Entre torre 2 y 3 vigas V - 301, V - 302, V - 303 y las mensulas tipo 2 | 2025-12-17 | 2025-12-23 | 2026-01-05 | 6 | 27.6 | 30.5 | 110.5
23472 - TERRA PPTO C (MANZANA 4) | M-1383 | Outinord IND 1" | Concreto | Entre torre 2 y 3 vigas V - 301, V - 302, V - 303 y las mensulas tipo 2 | 2025-12-17 | 2025-12-23 | 2026-01-05 | 6 | 27.6 | 30.9 | 112
23472 - TERRA PPTO C (MANZANA 4) | M-1389 | Outinord IND ½" | Concreto | Muro de contención MC - 1 eje A - P entre 1 - P, 3 - P salon comunal 2 carcamo rampa vehicular eje 7 entre A - B salon comunal 2 | 2026-01-23 | 2026-02-20 | 2026-02-23 | 28 | 27.6 | 37.1 | 134.4
23472 - TERRA PPTO C (MANZANA 4) | M-1389 | Outinord IND ½" | Concreto | Muro de contención MC - 1 eje A - P entre 1 - P, 3 - P salon comunal 2 carcamo rampa vehicular eje 7 entre A - B salon comunal 2 | 2026-01-23 | 2026-02-20 | 2026-02-23 | 28 | 27.6 | 36.1 | 130.8
23472 - TERRA PPTO C (MANZANA 4) | M-1389 | Outinord IND ½" | Concreto | Muro de contención MC - 1 eje A - P entre 1 - P, 3 - P salon comunal 2 carcamo rampa vehicular eje 7 entre A - B salon comunal 2 | 2026-01-23 | 2026-02-20 | 2026-02-23 | 28 | 27.6 | 36.4 | 131.9
23472 - TERRA PPTO C (MANZANA 4) | M-1389 | Outinord IND ½" | Concreto | Muro de contención MC - 1 eje A - P entre 1 - P, 3 - P salon comunal 2 carcamo rampa vehicular eje 7 entre A - B salon comunal 2 | 2026-01-23 | 2026-02-06 | 2026-02-09 | 14 | 27.6 | 32.9 | 119.2
23472 - TERRA PPTO C (MANZANA 4) | M-1389 | Outinord IND ½" | Concreto | Muro de contención MC - 1 eje A - P entre 1 - P, 3 - P salon comunal 2 carcamo rampa vehicular eje 7 entre A - B salon comunal 2 | 2026-01-23 | 2026-02-06 | 2026-02-09 | 14 | 27.6 | 32.4 | 117.4
23472 - TERRA PPTO C (MANZANA 4) | M-1389 | Outinord IND ½" | Concreto | Muro de contención MC - 1 eje A - P entre 1 - P, 3 - P salon comunal 2 carcamo rampa vehicular eje 7 entre A - B salon comunal 2 | 2026-01-23 | 2026-01-30 | 2026-02-02 | 7 | 27.6 | 28.2 | 102.2
23472 - TERRA PPTO C (MANZANA 4) | M-1389 | Outinord IND ½" | Concreto | Muro de contención MC - 1 eje A - P entre 1 - P, 3 - P salon comunal 2 carcamo rampa vehicular eje 7 entre A - B salon comunal 2 | 2026-01-23 | 2026-01-30 | 2026-02-02 | 7 | 27.6 | 27.8 | 100.7
23472 - TERRA PPTO C (MANZANA 4) | M-1389 | Outinord IND ½" | Concreto | Muro de contención MC - 1 eje A - P entre 1 - P, 3 - P salon comunal 2 carcamo rampa vehicular eje 7 entre A - B salon comunal 2 | 2026-01-23 | 2026-01-26 | 2026-01-29 | 4 | 27.6 | 24.5 | 88.8
23472 - TERRA PPTO C (MANZANA 4) | M-1389 | Outinord IND ½" | Concreto | Muro de contención MC - 1 eje A - P entre 1 - P, 3 - P salon comunal 2 carcamo rampa vehicular eje 7 entre A - B salon comunal 2 | 2026-01-23 | 2026-01-26 | 2026-01-29 | 4 | 27.6 | 24 | 87
23472 - TERRA PPTO C (MANZANA 4) | M-1401 | TREMIE 1" | Concreto | Ménsulas entre torres 2 y 3 | 2026-04-16 | 2026-05-14 | 2026-05-14 | 28 | 27.6 | 34.9 | 126.4
23472 - TERRA PPTO C (MANZANA 4) | M-1401 | TREMIE 1" | Concreto | Ménsulas entre torres 2 y 3 | 2026-04-16 | 2026-05-14 | 2026-05-14 | 28 | 27.6 | 35.1 | 127.2
23472 - TERRA PPTO C (MANZANA 4) | M-1401 | TREMIE 1" | Concreto | Ménsulas entre torres 2 y 3 | 2026-04-16 | 2026-05-14 | 2026-05-14 | 28 | 27.6 | 35.7 | 129.3
23472 - TERRA PPTO C (MANZANA 4) | M-1401 | TREMIE 1" | Concreto | Ménsulas entre torres 2 y 3 | 2026-04-16 | 2026-04-30 | 2026-04-30 | 14 | 27.6 | 29.3 | 106.2
23472 - TERRA PPTO C (MANZANA 4) | M-1401 | TREMIE 1" | Concreto | Ménsulas entre torres 2 y 3 | 2026-04-16 | 2026-04-30 | 2026-04-30 | 14 | 27.6 | 28.7 | 104
23472 - TERRA PPTO C (MANZANA 4) | M-1401 | TREMIE 1" | Concreto | Ménsulas entre torres 2 y 3 | 2026-04-16 | 2026-04-23 | 2026-04-23 | 7 | 27.6 | 23.4 | 84.8
23472 - TERRA PPTO C (MANZANA 4) | M-1401 | TREMIE 1" | Concreto | Ménsulas entre torres 2 y 3 | 2026-04-16 | 2026-04-23 | 2026-04-23 | 7 | 27.6 | 23.1 | 83.7
23472 - TERRA PPTO C (MANZANA 4) | M-1401 | TREMIE 1" | Concreto | Ménsulas entre torres 2 y 3 | 2026-04-16 | 2026-04-19 | 2026-04-21 | 3 | 27.6 | 20 | 72.5
23472 - TERRA PPTO C (MANZANA 4) | M-1401 | TREMIE 1" | Concreto | Ménsulas entre torres 2 y 3 | 2026-04-16 | 2026-04-19 | 2026-04-21 | 3 | 27.6 | 19.6 | 71
23472 - TERRA PPTO C (MANZANA 4) | M-1408 | Outinord IND 1/2" | Concreto | Salon Comunal 1 muros M - A (2) M -5A,. M-6A Eje 3 - P / A - P, 2 - P / A - P, 3P / A - P , B- P Costado sur | 2026-06-09 | 2026-07-07 | 2026-07-07 | 28 | 27.6 | 35.3 | 127.9
23472 - TERRA PPTO C (MANZANA 4) | M-1408 | Outinord IND 1/2" | Concreto | Salon Comunal 1 muros M - A (2) M -5A,. M-6A Eje 3 - P / A - P, 2 - P / A - P, 3P / A - P , B- P Costado sur | 2026-06-09 | 2026-07-07 | 2026-07-07 | 28 | 27.6 | 35.8 | 129.7
23472 - TERRA PPTO C (MANZANA 4) | M-1408 | Outinord IND 1/2" | Concreto | Salon Comunal 1 muros M - A (2) M -5A,. M-6A Eje 3 - P / A - P, 2 - P / A - P, 3P / A - P , B- P Costado sur | 2026-06-09 | 2026-07-07 | 2026-07-07 | 28 | 27.6 | 35.9 | 130.1
23472 - TERRA PPTO C (MANZANA 4) | M-1408 | Outinord IND 1/2" | Concreto | Salon Comunal 1 muros M - A (2) M -5A,. M-6A Eje 3 - P / A - P, 2 - P / A - P, 3P / A - P , B- P Costado sur | 2026-06-09 | 2026-06-23 | 2026-06-25 | 14 | 27.6 | 29.6 | 107.2
23472 - TERRA PPTO C (MANZANA 4) | M-1408 | Outinord IND 1/2" | Concreto | Salon Comunal 1 muros M - A (2) M -5A,. M-6A Eje 3 - P / A - P, 2 - P / A - P, 3P / A - P , B- P Costado sur | 2026-06-09 | 2026-06-23 | 2026-06-25 | 14 | 27.6 | 29.8 | 108
23472 - TERRA PPTO C (MANZANA 4) | M-1408 | Outinord IND 1/2" | Concreto | Salon Comunal 1 muros M - A (2) M -5A,. M-6A Eje 3 - P / A - P, 2 - P / A - P, 3P / A - P , B- P Costado sur | 2026-06-09 | 2026-06-16 | 2026-06-18 | 7 | 27.6 | 25 | 90.6
23472 - TERRA PPTO C (MANZANA 4) | M-1408 | Outinord IND 1/2" | Concreto | Salon Comunal 1 muros M - A (2) M -5A,. M-6A Eje 3 - P / A - P, 2 - P / A - P, 3P / A - P , B- P Costado sur | 2026-06-09 | 2026-06-16 | 2026-06-18 | 7 | 27.6 | 25.2 | 91.3
23472 - TERRA PPTO C (MANZANA 4) | M-1408 | Outinord IND 1/2" | Concreto | Salon Comunal 1 muros M - A (2) M -5A,. M-6A Eje 3 - P / A - P, 2 - P / A - P, 3P / A - P , B- P Costado sur | 2026-06-09 | 2026-06-12 | 2026-06-18 | 3 | 27.6 | 19.9 | 72.1
23472 - TERRA PPTO C (MANZANA 4) | M-1408 | Outinord IND 1/2" | Concreto | Salon Comunal 1 muros M - A (2) M -5A,. M-6A Eje 3 - P / A - P, 2 - P / A - P, 3P / A - P , B- P Costado sur | 2026-06-09 | 2026-06-12 | 2026-06-18 | 3 | 27.6 | 19.4 | 70.3
23472 - TERRA PPTO C (MANZANA 4) | M-1410 | Outinord IND 1/2" | Concreto | Salón comunal 1 muros M-2A,M-3A eje 1-P / A-P, B-P costado sur | 2026-06-22 | 2026-07-20 | 2026-07-22 | 28 | 27.6 | 40 | 144.9
23472 - TERRA PPTO C (MANZANA 4) | M-1410 | Outinord IND 1/2" | Concreto | Salón comunal 1 muros M-2A,M-3A eje 1-P / A-P, B-P costado sur | 2026-06-22 | 2026-07-20 | 2026-07-22 | 28 | 27.6 | 40.6 | 147.1
23472 - TERRA PPTO C (MANZANA 4) | M-1410 | Outinord IND 1/2" | Concreto | Salón comunal 1 muros M-2A,M-3A eje 1-P / A-P, B-P costado sur | 2026-06-22 | 2026-07-20 | 2026-07-22 | 28 | 27.6 | 41.6 | 150.7
23472 - TERRA PPTO C (MANZANA 4) | M-1410 | Outinord IND 1/2" | Concreto | Salón comunal 1 muros M-2A,M-3A eje 1-P / A-P, B-P costado sur | 2026-06-22 | 2026-07-06 | 2026-07-07 | 14 | 27.6 | 34.3 | 124.3
23472 - TERRA PPTO C (MANZANA 4) | M-1410 | Outinord IND 1/2" | Concreto | Salón comunal 1 muros M-2A,M-3A eje 1-P / A-P, B-P costado sur | 2026-06-22 | 2026-07-06 | 2026-07-07 | 14 | 27.6 | 34.8 | 126.1
23472 - TERRA PPTO C (MANZANA 4) | M-1410 | Outinord IND 1/2" | Concreto | Salón comunal 1 muros M-2A,M-3A eje 1-P / A-P, B-P costado sur | 2026-06-22 | 2026-06-29 | 2026-07-01 | 7 | 27.6 | 28.7 | 104
23472 - TERRA PPTO C (MANZANA 4) | M-1410 | Outinord IND 1/2" | Concreto | Salón comunal 1 muros M-2A,M-3A eje 1-P / A-P, B-P costado sur | 2026-06-22 | 2026-06-29 | 2026-07-01 | 7 | 27.6 | 28.4 | 102.9
23472 - TERRA PPTO C (MANZANA 4) | M-1410 | Outinord IND 1/2" | Concreto | Salón comunal 1 muros M-2A,M-3A eje 1-P / A-P, B-P costado sur | 2026-06-22 | 2026-06-25 | 2026-07-01 | 3 | 27.6 | 25.4 | 92
23472 - TERRA PPTO C (MANZANA 4) | M-1410 | Outinord IND 1/2" | Concreto | Salón comunal 1 muros M-2A,M-3A eje 1-P / A-P, B-P costado sur | 2026-06-22 | 2026-06-25 | 2026-07-01 | 3 | 27.6 | 25.1 | 90.9
23472 - TERRA PPTO C (MANZANA 4) | M-1414 | Outinord IND 1" | Concreto | Escalera de salida de emergencia torre 1 | 2026-09-09 | 2026-10-07 | 2026-10-08 | 28 | 20.7 | 25.2 | 121.7
23472 - TERRA PPTO C (MANZANA 4) | M-1414 | Outinord IND 1" | Concreto | Escalera de salida de emergencia torre 1 | 2026-09-09 | 2026-10-07 | 2026-10-08 | 28 | 20.7 | 25 | 120.8
23472 - TERRA PPTO C (MANZANA 4) | M-1414 | Outinord IND 1" | Concreto | Escalera de salida de emergencia torre 1 | 2026-09-09 | 2026-10-07 | 2026-10-08 | 28 | 20.7 | 25.9 | 125.1
23472 - TERRA PPTO C (MANZANA 4) | M-1414 | Outinord IND 1" | Concreto | Escalera de salida de emergencia torre 1 | 2026-09-09 | 2026-09-23 | 2026-09-25 | 14 | 20.7 | 20.2 | 97.6
23472 - TERRA PPTO C (MANZANA 4) | M-1414 | Outinord IND 1" | Concreto | Escalera de salida de emergencia torre 1 | 2026-09-09 | 2026-09-23 | 2026-09-25 | 14 | 20.7 | 20.3 | 98.1
23472 - TERRA PPTO C (MANZANA 4) | M-1414 | Outinord IND 1" | Concreto | Escalera de salida de emergencia torre 1 | 2026-09-09 | 2026-09-16 | 2026-09-16 | 7 | 20.7 | 17.5 | 84.5
23472 - TERRA PPTO C (MANZANA 4) | M-1414 | Outinord IND 1" | Concreto | Escalera de salida de emergencia torre 1 | 2026-09-09 | 2026-09-16 | 2026-09-16 | 7 | 20.7 | 17.3 | 83.6
23472 - TERRA PPTO C (MANZANA 4) | M-1414 | Outinord IND 1" | Concreto | Escalera de salida de emergencia torre 1 | 2026-09-09 | 2026-09-12 | 2026-09-14 | 3 | 20.7 | 13.5 | 65.2
23472 - TERRA PPTO C (MANZANA 4) | M-1414 | Outinord IND 1" | Concreto | Escalera de salida de emergencia torre 1 | 2026-09-09 | 2026-09-12 | 2026-09-14 | 3 | 20.7 | 13.4 | 64.7
23472 - TERRA PPTO C (MANZANA 4) | M-1416 | Outinord IND 1" | Concreto | Cimentación de rampa del cuarto de basuras | 2026-09-22 | 2026-10-20 | 2026-10-21 | 28 | 20.7 | 31.3 | 151.2
23472 - TERRA PPTO C (MANZANA 4) | M-1416 | Outinord IND 1" | Concreto | Cimentación de rampa del cuarto de basuras | 2026-09-22 | 2026-10-20 | 2026-10-21 | 28 | 20.7 | 31.8 | 153.6
23472 - TERRA PPTO C (MANZANA 4) | M-1416 | Outinord IND 1" | Concreto | Cimentación de rampa del cuarto de basuras | 2026-09-22 | 2026-10-20 | 2026-10-21 | 28 | 20.7 | 31.9 | 154.1
23472 - TERRA PPTO C (MANZANA 4) | M-1416 | Outinord IND 1" | Concreto | Cimentación de rampa del cuarto de basuras | 2026-09-22 | 2026-10-06 | 2026-10-06 | 14 | 20.7 | 26.2 | 126.6
23472 - TERRA PPTO C (MANZANA 4) | M-1416 | Outinord IND 1" | Concreto | Cimentación de rampa del cuarto de basuras | 2026-09-22 | 2026-10-06 | 2026-10-06 | 14 | 20.7 | 26.3 | 127.1
23472 - TERRA PPTO C (MANZANA 4) | M-1416 | Outinord IND 1" | Concreto | Cimentación de rampa del cuarto de basuras | 2026-09-22 | 2026-09-29 | 2026-09-29 | 7 | 20.7 | 21.9 | 105.8
23472 - TERRA PPTO C (MANZANA 4) | M-1416 | Outinord IND 1" | Concreto | Cimentación de rampa del cuarto de basuras | 2026-09-22 | 2026-09-29 | 2026-09-29 | 7 | 20.7 | 21.3 | 102.9
23472 - TERRA PPTO C (MANZANA 4) | M-1416 | Outinord IND 1" | Concreto | Cimentación de rampa del cuarto de basuras | 2026-09-22 | 2026-09-25 | 2026-09-25 | 3 | 20.7 | 14.6 | 70.5
23472 - TERRA PPTO C (MANZANA 4) | M-1416 | Outinord IND 1" | Concreto | Cimentación de rampa del cuarto de basuras | 2026-09-22 | 2026-09-25 | 2026-09-25 | 3 | 20.7 | 14.3 | 69.1
23472 - TERRA PPTO C (MANZANA 4) | M-1418 | Outinord Ind 1" | Concreto | Torre 1 tramo 1 rampa cuarto de basuras | 2026-10-01 | 2026-10-15 | 2026-10-15 | 14 | 20.7 | 33.4 | 161.4
23472 - TERRA PPTO C (MANZANA 4) | M-1418 | Outinord Ind 1" | Concreto | Torre 1 tramo 1 rampa cuarto de basuras | 2026-10-01 | 2026-10-15 | 2026-10-15 | 14 | 20.7 | 33.6 | 162.3
23472 - TERRA PPTO C (MANZANA 4) | M-1418 | Outinord Ind 1" | Concreto | Torre 1 tramo 1 rampa cuarto de basuras | 2026-10-01 | 2026-10-08 | 2026-10-08 | 7 | 20.7 | 28.2 | 136.2
23472 - TERRA PPTO C (MANZANA 4) | M-1418 | Outinord Ind 1" | Concreto | Torre 1 tramo 1 rampa cuarto de basuras | 2026-10-01 | 2026-10-08 | 2026-10-08 | 7 | 20.7 | 28 | 135.3
23472 - TERRA PPTO C (MANZANA 4) | M-1418 | Outinord Ind 1" | Concreto | Torre 1 tramo 1 rampa cuarto de basuras | 2026-10-01 | 2026-10-06 | 2026-10-08 | 5 | 20.7 | 24.8 | 119.8
23472 - TERRA PPTO C (MANZANA 4) | M-1418 | Outinord Ind 1" | Concreto | Torre 1 tramo 1 rampa cuarto de basuras | 2026-10-01 | 2026-10-06 | 2026-10-08 | 5 | 20.7 | 23.9 | 115.5
23472 - TERRA PPTO C (MANZANA 4) | M-1420 | Outinord IND 1 " | Concreto | Cimentación zona de escaleras torre 1 costado sur | 2026-10-17 | 2026-10-24 | 2026-10-26 | 7 | 21 | 22.7 | 108.1
23472 - TERRA PPTO C (MANZANA 4) | M-1420 | Outinord IND 1 " | Concreto | Cimentación zona de escaleras torre 1 costado sur | 2026-10-17 | 2026-10-24 | 2026-10-26 | 7 | 21 | 22.4 | 106.7
23472 - TERRA PPTO C (MANZANA 4) | M-1420 | Outinord IND 1 " | Concreto | Cimentación zona de escaleras torre 1 costado sur | 2026-10-17 | 2026-10-20 | 2026-10-22 | 3 | 21 | 15.9 | 75.7
23472 - TERRA PPTO C (MANZANA 4) | M-1420 | Outinord IND 1 " | Concreto | Cimentación zona de escaleras torre 1 costado sur | 2026-10-17 | 2026-10-20 | 2026-10-22 | 3 | 21 | 15.5 | 73.8
23472 - TERRA PPTO C (MANZANA 4) | M-1421 | Outinord IND | Concreto | Tercer tramo de rampa acceso de cuarto de basuras torre 1 | 2026-10-21 | 2026-10-24 | 2026-10-26 | 3 | 21 | 14.7 | 70
23472 - TERRA PPTO C (MANZANA 4) | M-1421 | Outinord IND | Concreto | Tercer tramo de rampa acceso de cuarto de basuras torre 1 | 2026-10-21 | 2026-10-24 | 2026-10-26 | 3 | 21 | 14.4 | 68.6
23472 - TERRA PPTO C (MANZANA 4) | M-146 | No especificado | Concreto | Mamposteria torre 1 eje A entre 1 al 19 Apto 2104, 2105, 2106, 2107, 2108, 2109 y fachada costado occidental piso 23 al piso 24 | 2026-01-26 | 2026-02-23 | 2026-02-25 | 28 | 7.5 | 9.5 | 126.7
23472 - TERRA PPTO C (MANZANA 4) | M-146 | No especificado | Concreto | Mamposteria torre 1 eje A entre 1 al 19 Apto 2104, 2105, 2106, 2107, 2108, 2109 y fachada costado occidental piso 23 al piso 24 | 2026-01-26 | 2026-02-23 | 2026-02-25 | 28 | 7.5 | 9.3 | 124
23472 - TERRA PPTO C (MANZANA 4) | M-146 | No especificado | Concreto | Mamposteria torre 1 eje A entre 1 al 19 Apto 2104, 2105, 2106, 2107, 2108, 2109 y fachada costado occidental piso 23 al piso 24 | 2026-01-26 | 2026-02-23 | 2026-02-25 | 28 | 7.5 | 9.2 | 122.7
23472 - TERRA PPTO C (MANZANA 4) | M-146 | No especificado | Concreto | Mamposteria torre 1 eje A entre 1 al 19 Apto 2104, 2105, 2106, 2107, 2108, 2109 y fachada costado occidental piso 23 al piso 24 | 2026-01-26 | 2026-02-03 | 2026-02-05 | 8 | 7.5 | 7.5 | 100
23472 - TERRA PPTO C (MANZANA 4) | M-146 | No especificado | Concreto | Mamposteria torre 1 eje A entre 1 al 19 Apto 2104, 2105, 2106, 2107, 2108, 2109 y fachada costado occidental piso 23 al piso 24 | 2026-01-26 | 2026-02-03 | 2026-02-05 | 8 | 7.5 | 7.8 | 104
23472 - TERRA PPTO C (MANZANA 4) | M-147 | No especificado | Concreto | Mamposteria torre 1 eje J entre 1 al 19 Apto 2101, 2102, 2103, 2110, 2111, 2112 | 2026-01-26 | 2026-02-23 | 2026-02-25 | 28 | 7.5 | 11.4 | 152
23472 - TERRA PPTO C (MANZANA 4) | M-147 | No especificado | Concreto | Mamposteria torre 1 eje J entre 1 al 19 Apto 2101, 2102, 2103, 2110, 2111, 2112 | 2026-01-26 | 2026-02-23 | 2026-02-25 | 28 | 7.5 | 11.2 | 149.3
23472 - TERRA PPTO C (MANZANA 4) | M-147 | No especificado | Concreto | Mamposteria torre 1 eje J entre 1 al 19 Apto 2101, 2102, 2103, 2110, 2111, 2112 | 2026-01-26 | 2026-02-23 | 2026-02-25 | 28 | 7.5 | 11.1 | 148
23472 - TERRA PPTO C (MANZANA 4) | M-147 | No especificado | Concreto | Mamposteria torre 1 eje J entre 1 al 19 Apto 2101, 2102, 2103, 2110, 2111, 2112 | 2026-01-26 | 2026-02-03 | 2026-02-05 | 8 | 7.5 | 9.1 | 121.3
23472 - TERRA PPTO C (MANZANA 4) | M-147 | No especificado | Concreto | Mamposteria torre 1 eje J entre 1 al 19 Apto 2101, 2102, 2103, 2110, 2111, 2112 | 2026-01-26 | 2026-02-03 | 2026-02-05 | 8 | 7.5 | 8.8 | 117.3
23472 - TERRA PPTO C (MANZANA 4) | M-148 | No especificado | Concreto | Maposteria torre 1 eje A entre 1 al 19 Apto 2204, 2205, 2206, 2207, 2208, 2209 | 2026-01-26 | 2026-02-23 | 2026-02-25 | 28 | 7.5 | 10.9 | 145.3
23472 - TERRA PPTO C (MANZANA 4) | M-148 | No especificado | Concreto | Maposteria torre 1 eje A entre 1 al 19 Apto 2204, 2205, 2206, 2207, 2208, 2209 | 2026-01-26 | 2026-02-23 | 2026-02-25 | 28 | 7.5 | 10.5 | 140
23472 - TERRA PPTO C (MANZANA 4) | M-148 | No especificado | Concreto | Maposteria torre 1 eje A entre 1 al 19 Apto 2204, 2205, 2206, 2207, 2208, 2209 | 2026-01-26 | 2026-02-23 | 2026-02-25 | 28 | 7.5 | 10.6 | 141.3
23472 - TERRA PPTO C (MANZANA 4) | M-148 | No especificado | Concreto | Maposteria torre 1 eje A entre 1 al 19 Apto 2204, 2205, 2206, 2207, 2208, 2209 | 2026-01-26 | 2026-02-03 | 2026-02-05 | 8 | 7.5 | 8.4 | 112
23472 - TERRA PPTO C (MANZANA 4) | M-148 | No especificado | Concreto | Maposteria torre 1 eje A entre 1 al 19 Apto 2204, 2205, 2206, 2207, 2208, 2209 | 2026-01-26 | 2026-02-03 | 2026-02-05 | 8 | 7.5 | 8.3 | 110.7
23472 - TERRA PPTO C (MANZANA 4) | M-149 | No especificado | Concreto | Mamposteria torre 1 ejes J entre 1 al 19 Apto 2201, 2202, 2203, 2210, 2211, 2212 | 2026-01-26 | 2026-02-23 | 2026-02-25 | 28 | 7.5 | 10.8 | 144
23472 - TERRA PPTO C (MANZANA 4) | M-149 | No especificado | Concreto | Mamposteria torre 1 ejes J entre 1 al 19 Apto 2201, 2202, 2203, 2210, 2211, 2212 | 2026-01-26 | 2026-02-23 | 2026-02-25 | 28 | 7.5 | 10.2 | 136
23472 - TERRA PPTO C (MANZANA 4) | M-149 | No especificado | Concreto | Mamposteria torre 1 ejes J entre 1 al 19 Apto 2201, 2202, 2203, 2210, 2211, 2212 | 2026-01-26 | 2026-02-23 | 2026-02-25 | 28 | 7.5 | 10.3 | 137.3
23472 - TERRA PPTO C (MANZANA 4) | M-149 | No especificado | Concreto | Mamposteria torre 1 ejes J entre 1 al 19 Apto 2201, 2202, 2203, 2210, 2211, 2212 | 2026-01-26 | 2026-02-03 | 2026-02-05 | 8 | 7.5 | 8.9 | 118.7
23472 - TERRA PPTO C (MANZANA 4) | M-149 | No especificado | Concreto | Mamposteria torre 1 ejes J entre 1 al 19 Apto 2201, 2202, 2203, 2210, 2211, 2212 | 2026-01-26 | 2026-02-03 | 2026-02-05 | 8 | 7.5 | 8.6 | 114.7
23472 - TERRA PPTO C (MANZANA 4) | M1405 | Outinord IND 1" | Concreto | Vigas de cimentación salón comunal 1 P-001, P-002, P-003, P-004, P-005, P-006, P-007 y Zapatas ZAP Z-3P Z-2P Eje A-P, LP, 3-P | 2026-05-19 | 2026-06-16 | 2026-06-18 | 28 | 27.6 | 33.3 | 120.7
23472 - TERRA PPTO C (MANZANA 4) | M1405 | Outinord IND 1" | Concreto | Vigas de cimentación salón comunal 1 P-001, P-002, P-003, P-004, P-005, P-006, P-007 y Zapatas ZAP Z-3P Z-2P Eje A-P, LP, 3-P | 2026-05-19 | 2026-06-16 | 2026-06-18 | 28 | 27.6 | 32.8 | 118.8
23472 - TERRA PPTO C (MANZANA 4) | M1405 | Outinord IND 1" | Concreto | Vigas de cimentación salón comunal 1 P-001, P-002, P-003, P-004, P-005, P-006, P-007 y Zapatas ZAP Z-3P Z-2P Eje A-P, LP, 3-P | 2026-05-19 | 2026-06-16 | 2026-06-18 | 28 | 27.6 | 33.1 | 119.9
23472 - TERRA PPTO C (MANZANA 4) | M1405 | Outinord IND 1" | Concreto | Vigas de cimentación salón comunal 1 P-001, P-002, P-003, P-004, P-005, P-006, P-007 y Zapatas ZAP Z-3P Z-2P Eje A-P, LP, 3-P | 2026-05-19 | 2026-06-02 | 2026-06-03 | 14 | 27.6 | 27.1 | 98.2
23472 - TERRA PPTO C (MANZANA 4) | M1405 | Outinord IND 1" | Concreto | Vigas de cimentación salón comunal 1 P-001, P-002, P-003, P-004, P-005, P-006, P-007 y Zapatas ZAP Z-3P Z-2P Eje A-P, LP, 3-P | 2026-05-19 | 2026-06-02 | 2026-06-03 | 14 | 27.6 | 27.4 | 99.3
23472 - TERRA PPTO C (MANZANA 4) | M1405 | Outinord IND 1" | Concreto | Vigas de cimentación salón comunal 1 P-001, P-002, P-003, P-004, P-005, P-006, P-007 y Zapatas ZAP Z-3P Z-2P Eje A-P, LP, 3-P | 2026-05-19 | 2026-05-26 | 2026-05-26 | 7 | 27.6 | 22.3 | 80.8
23472 - TERRA PPTO C (MANZANA 4) | M1405 | Outinord IND 1" | Concreto | Vigas de cimentación salón comunal 1 P-001, P-002, P-003, P-004, P-005, P-006, P-007 y Zapatas ZAP Z-3P Z-2P Eje A-P, LP, 3-P | 2026-05-19 | 2026-05-26 | 2026-05-26 | 7 | 27.6 | 22.5 | 81.5
23472 - TERRA PPTO C (MANZANA 4) | M1405 | Outinord IND 1" | Concreto | Vigas de cimentación salón comunal 1 P-001, P-002, P-003, P-004, P-005, P-006, P-007 y Zapatas ZAP Z-3P Z-2P Eje A-P, LP, 3-P | 2026-05-19 | 2026-05-22 | 2026-05-26 | 3 | 27.6 | 12.2 | 44.2
23472 - TERRA PPTO C (MANZANA 4) | M1405 | Outinord IND 1" | Concreto | Vigas de cimentación salón comunal 1 P-001, P-002, P-003, P-004, P-005, P-006, P-007 y Zapatas ZAP Z-3P Z-2P Eje A-P, LP, 3-P | 2026-05-19 | 2026-05-22 | 2026-05-26 | 3 | 27.6 | 12.1 | 43.8
23472 - TERRA PPTO C (MANZANA 4) | M1406 | Outinord IND 1/2" | Concreto | Muro de contención salón comunal 1 Eje A-P, 1-P, 3-P N+0.70 al N+1.50 | 2026-05-19 | 2026-06-16 | 2026-06-18 | 28 | 27.6 | 42.7 | 154.7
23472 - TERRA PPTO C (MANZANA 4) | M1406 | Outinord IND 1/2" | Concreto | Muro de contención salón comunal 1 Eje A-P, 1-P, 3-P N+0.70 al N+1.50 | 2026-05-19 | 2026-06-16 | 2026-06-18 | 28 | 27.6 | 43.1 | 156.2
23472 - TERRA PPTO C (MANZANA 4) | M1406 | Outinord IND 1/2" | Concreto | Muro de contención salón comunal 1 Eje A-P, 1-P, 3-P N+0.70 al N+1.50 | 2026-05-19 | 2026-06-16 | 2026-06-18 | 28 | 27.6 | 41.8 | 151.4
23472 - TERRA PPTO C (MANZANA 4) | M1406 | Outinord IND 1/2" | Concreto | Muro de contención salón comunal 1 Eje A-P, 1-P, 3-P N+0.70 al N+1.50 | 2026-05-19 | 2026-06-02 | 2026-06-03 | 14 | 27.6 | 35.9 | 130.1
23472 - TERRA PPTO C (MANZANA 4) | M1406 | Outinord IND 1/2" | Concreto | Muro de contención salón comunal 1 Eje A-P, 1-P, 3-P N+0.70 al N+1.50 | 2026-05-19 | 2026-06-02 | 2026-06-03 | 14 | 27.6 | 34.7 | 125.7
23472 - TERRA PPTO C (MANZANA 4) | M1406 | Outinord IND 1/2" | Concreto | Muro de contención salón comunal 1 Eje A-P, 1-P, 3-P N+0.70 al N+1.50 | 2026-05-19 | 2026-05-26 | 2026-05-26 | 7 | 27.6 | 30 | 108.7
23472 - TERRA PPTO C (MANZANA 4) | M1406 | Outinord IND 1/2" | Concreto | Muro de contención salón comunal 1 Eje A-P, 1-P, 3-P N+0.70 al N+1.50 | 2026-05-19 | 2026-05-26 | 2026-05-26 | 7 | 27.6 | 29 | 105.1
23472 - TERRA PPTO C (MANZANA 4) | M1406 | Outinord IND 1/2" | Concreto | Muro de contención salón comunal 1 Eje A-P, 1-P, 3-P N+0.70 al N+1.50 | 2026-05-19 | 2026-05-22 | 2026-05-26 | 3 | 27.6 | 22 | 79.7
23472 - TERRA PPTO C (MANZANA 4) | M1406 | Outinord IND 1/2" | Concreto | Muro de contención salón comunal 1 Eje A-P, 1-P, 3-P N+0.70 al N+1.50 | 2026-05-19 | 2026-05-22 | 2026-05-26 | 3 | 27.6 | 21.3 | 77.2
23472 - TERRA PPTO C (MANZANA 4) | PL - 1287 | Outinord IND 1" | Concreto | Placa entrepiso torre 1 eje 13 al 19 entre 2A - E apt 2008 - 2009 | 2025-09-29 | 2025-10-27 | 2025-10-30 | 28 | 20.7 | 31 | 149.8
23472 - TERRA PPTO C (MANZANA 4) | PL - 1287 | Outinord IND 1" | Concreto | Placa entrepiso torre 1 eje 13 al 19 entre 2A - E apt 2008 - 2009 | 2025-09-29 | 2025-10-27 | 2025-10-30 | 28 | 20.7 | 30.8 | 148.8
23472 - TERRA PPTO C (MANZANA 4) | PL - 1287 | Outinord IND 1" | Concreto | Placa entrepiso torre 1 eje 13 al 19 entre 2A - E apt 2008 - 2009 | 2025-09-29 | 2025-10-27 | 2025-10-30 | 28 | 20.7 | 30.3 | 146.4
23472 - TERRA PPTO C (MANZANA 4) | PL - 1287 | Outinord IND 1" | Concreto | Placa entrepiso torre 1 eje 13 al 19 entre 2A - E apt 2008 - 2009 | 2025-09-29 | 2025-10-13 | 2025-10-15 | 14 | 20.7 | 26.9 | 130
23472 - TERRA PPTO C (MANZANA 4) | PL - 1287 | Outinord IND 1" | Concreto | Placa entrepiso torre 1 eje 13 al 19 entre 2A - E apt 2008 - 2009 | 2025-09-29 | 2025-10-13 | 2025-10-15 | 14 | 20.7 | 26.4 | 127.5
23472 - TERRA PPTO C (MANZANA 4) | PL - 1287 | Outinord IND 1" | Concreto | Placa entrepiso torre 1 eje 13 al 19 entre 2A - E apt 2008 - 2009 | 2025-09-29 | 2025-10-06 | 2025-10-08 | 7 | 20.7 | 23.5 | 113.5
23472 - TERRA PPTO C (MANZANA 4) | PL - 1287 | Outinord IND 1" | Concreto | Placa entrepiso torre 1 eje 13 al 19 entre 2A - E apt 2008 - 2009 | 2025-09-29 | 2025-10-06 | 2025-10-08 | 7 | 20.7 | 22.6 | 109.2
23472 - TERRA PPTO C (MANZANA 4) | PL - 1287 | Outinord IND 1" | Concreto | Placa entrepiso torre 1 eje 13 al 19 entre 2A - E apt 2008 - 2009 | 2025-09-29 | 2025-10-02 | 2025-10-08 | 3 | 20.7 | 18.8 | 90.8
23472 - TERRA PPTO C (MANZANA 4) | PL - 1287 | Outinord IND 1" | Concreto | Placa entrepiso torre 1 eje 13 al 19 entre 2A - E apt 2008 - 2009 | 2025-09-29 | 2025-10-02 | 2025-10-08 | 3 | 20.7 | 18.5 | 89.4
23472 - TERRA PPTO C (MANZANA 4) | PL - 1347 | Outinord IND 1" | Concreto | Placa entre piso torre 1 eje 13 al 19 entre F - J apto 2410 , 2411 | 2025-11-04 | 2025-12-02 | 2025-12-03 | 28 | 20.7 | 26.1 | 126.1
23472 - TERRA PPTO C (MANZANA 4) | PL - 1347 | Outinord IND 1" | Concreto | Placa entre piso torre 1 eje 13 al 19 entre F - J apto 2410 , 2411 | 2025-11-04 | 2025-12-02 | 2025-12-03 | 28 | 20.7 | 25.7 | 124.2
23472 - TERRA PPTO C (MANZANA 4) | PL - 1347 | Outinord IND 1" | Concreto | Placa entre piso torre 1 eje 13 al 19 entre F - J apto 2410 , 2411 | 2025-11-04 | 2025-12-02 | 2025-12-03 | 28 | 20.7 | 25.3 | 122.2
23472 - TERRA PPTO C (MANZANA 4) | PL - 1347 | Outinord IND 1" | Concreto | Placa entre piso torre 1 eje 13 al 19 entre F - J apto 2410 , 2411 | 2025-11-04 | 2025-11-18 | 2025-11-20 | 14 | 20.7 | 21.5 | 103.9
23472 - TERRA PPTO C (MANZANA 4) | PL - 1347 | Outinord IND 1" | Concreto | Placa entre piso torre 1 eje 13 al 19 entre F - J apto 2410 , 2411 | 2025-11-04 | 2025-11-18 | 2025-11-20 | 14 | 20.7 | 21 | 101.4
23472 - TERRA PPTO C (MANZANA 4) | PL - 1347 | Outinord IND 1" | Concreto | Placa entre piso torre 1 eje 13 al 19 entre F - J apto 2410 , 2411 | 2025-11-04 | 2025-11-11 | 2025-11-12 | 7 | 20.7 | 17.6 | 85
23472 - TERRA PPTO C (MANZANA 4) | PL - 1347 | Outinord IND 1" | Concreto | Placa entre piso torre 1 eje 13 al 19 entre F - J apto 2410 , 2411 | 2025-11-04 | 2025-11-11 | 2025-11-12 | 7 | 20.7 | 16.9 | 81.6
23472 - TERRA PPTO C (MANZANA 4) | PL - 1347 | Outinord IND 1" | Concreto | Placa entre piso torre 1 eje 13 al 19 entre F - J apto 2410 , 2411 | 2025-11-04 | 2025-11-07 | 2025-11-12 | 3 | 20.7 | 12.4 | 59.9
23472 - TERRA PPTO C (MANZANA 4) | PL - 1347 | Outinord IND 1" | Concreto | Placa entre piso torre 1 eje 13 al 19 entre F - J apto 2410 , 2411 | 2025-11-04 | 2025-11-07 | 2025-11-12 | 3 | 20.7 | 11.7 | 56.5
23472 - TERRA PPTO C (MANZANA 4) | PL - 1147 | Outinord IND 1" | Concreto | Placa Entrepiso Torre 1 Eje 7 al 13 entre A - E Apt 1008, 1009 | 2025-07-07 | 2025-08-04 | 2025-08-06 | 28 | 20.7 | 33 | 159.4
23472 - TERRA PPTO C (MANZANA 4) | PL - 1147 | Outinord IND 1" | Concreto | Placa Entrepiso Torre 1 Eje 7 al 13 entre A - E Apt 1008, 1009 | 2025-07-07 | 2025-08-04 | 2025-08-06 | 28 | 20.7 | 32.1 | 155.1
23472 - TERRA PPTO C (MANZANA 4) | PL - 1147 | Outinord IND 1" | Concreto | Placa Entrepiso Torre 1 Eje 7 al 13 entre A - E Apt 1008, 1009 | 2025-07-07 | 2025-08-04 | 2025-08-06 | 28 | 20.7 | 32.5 | 157
23472 - TERRA PPTO C (MANZANA 4) | PL - 1147 | Outinord IND 1" | Concreto | Placa Entrepiso Torre 1 Eje 7 al 13 entre A - E Apt 1008, 1009 | 2025-07-07 | 2025-07-21 | 2025-07-22 | 14 | 20.7 | 23.7 | 114.5
23472 - TERRA PPTO C (MANZANA 4) | PL - 1147 | Outinord IND 1" | Concreto | Placa Entrepiso Torre 1 Eje 7 al 13 entre A - E Apt 1008, 1009 | 2025-07-07 | 2025-07-21 | 2025-07-22 | 14 | 20.7 | 24 | 115.9
23472 - TERRA PPTO C (MANZANA 4) | PL - 1147 | Outinord IND 1" | Concreto | Placa Entrepiso Torre 1 Eje 7 al 13 entre A - E Apt 1008, 1009 | 2025-07-07 | 2025-07-14 | 2025-07-17 | 7 | 20.7 | 17.7 | 85.5
23472 - TERRA PPTO C (MANZANA 4) | PL - 1147 | Outinord IND 1" | Concreto | Placa Entrepiso Torre 1 Eje 7 al 13 entre A - E Apt 1008, 1009 | 2025-07-07 | 2025-07-14 | 2025-07-17 | 7 | 20.7 | 17.8 | 86
23472 - TERRA PPTO C (MANZANA 4) | PL - 1147 | Outinord IND 1" | Concreto | Placa Entrepiso Torre 1 Eje 7 al 13 entre A - E Apt 1008, 1009 | 2025-07-07 | 2025-07-10 | 2025-07-11 | 3 | 20.7 | 11.8 | 57
23472 - TERRA PPTO C (MANZANA 4) | PL - 1147 | Outinord IND 1" | Concreto | Placa Entrepiso Torre 1 Eje 7 al 13 entre A - E Apt 1008, 1009 | 2025-07-07 | 2025-07-10 | 2025-07-11 | 3 | 20.7 | 11.6 | 56
23472 - TERRA PPTO C (MANZANA 4) | PL - 1149 | Outinord IND 1" | Concreto | Salon Comunal Placa Aligerada eje 1 al 4 entre A - C Piso 5 y Columna C - 01 eje 5 - A, 5 - B, 5 - C, 6 - A , 6 - B, 6 - C, 7 - A, 7 - B, 7 - C, Piso 5 a cubierta y escalera Tipo 1 eje 3 al 4 entre A - B Sótano a piso 1 | 2025-07-08 | 2025-08-05 | 2025-08-06 | 28 | 27.6 | 33.7 | 122.1
23472 - TERRA PPTO C (MANZANA 4) | PL - 1149 | Outinord IND 1" | Concreto | Salon Comunal Placa Aligerada eje 1 al 4 entre A - C Piso 5 y Columna C - 01 eje 5 - A, 5 - B, 5 - C, 6 - A , 6 - B, 6 - C, 7 - A, 7 - B, 7 - C, Piso 5 a cubierta y escalera Tipo 1 eje 3 al 4 entre A - B Sótano a piso 1 | 2025-07-08 | 2025-08-05 | 2025-08-06 | 28 | 27.6 | 32.7 | 118.5
23472 - TERRA PPTO C (MANZANA 4) | PL - 1149 | Outinord IND 1" | Concreto | Salon Comunal Placa Aligerada eje 1 al 4 entre A - C Piso 5 y Columna C - 01 eje 5 - A, 5 - B, 5 - C, 6 - A , 6 - B, 6 - C, 7 - A, 7 - B, 7 - C, Piso 5 a cubierta y escalera Tipo 1 eje 3 al 4 entre A - B Sótano a piso 1 | 2025-07-08 | 2025-08-05 | 2025-08-06 | 28 | 27.6 | 33.3 | 120.7
23472 - TERRA PPTO C (MANZANA 4) | PL - 1149 | Outinord IND 1" | Concreto | Salon Comunal Placa Aligerada eje 1 al 4 entre A - C Piso 5 y Columna C - 01 eje 5 - A, 5 - B, 5 - C, 6 - A , 6 - B, 6 - C, 7 - A, 7 - B, 7 - C, Piso 5 a cubierta y escalera Tipo 1 eje 3 al 4 entre A - B Sótano a piso 1 | 2025-07-08 | 2025-07-22 | 2025-07-25 | 14 | 27.6 | 26.6 | 96.4
23472 - TERRA PPTO C (MANZANA 4) | PL - 1149 | Outinord IND 1" | Concreto | Salon Comunal Placa Aligerada eje 1 al 4 entre A - C Piso 5 y Columna C - 01 eje 5 - A, 5 - B, 5 - C, 6 - A , 6 - B, 6 - C, 7 - A, 7 - B, 7 - C, Piso 5 a cubierta y escalera Tipo 1 eje 3 al 4 entre A - B Sótano a piso 1 | 2025-07-08 | 2025-07-22 | 2025-07-25 | 14 | 27.6 | 26.8 | 97.1
23472 - TERRA PPTO C (MANZANA 4) | PL - 1149 | Outinord IND 1" | Concreto | Salon Comunal Placa Aligerada eje 1 al 4 entre A - C Piso 5 y Columna C - 01 eje 5 - A, 5 - B, 5 - C, 6 - A , 6 - B, 6 - C, 7 - A, 7 - B, 7 - C, Piso 5 a cubierta y escalera Tipo 1 eje 3 al 4 entre A - B Sótano a piso 1 | 2025-07-08 | 2025-07-15 | 2025-07-17 | 7 | 27.6 | 22.6 | 81.9
23472 - TERRA PPTO C (MANZANA 4) | PL - 1149 | Outinord IND 1" | Concreto | Salon Comunal Placa Aligerada eje 1 al 4 entre A - C Piso 5 y Columna C - 01 eje 5 - A, 5 - B, 5 - C, 6 - A , 6 - B, 6 - C, 7 - A, 7 - B, 7 - C, Piso 5 a cubierta y escalera Tipo 1 eje 3 al 4 entre A - B Sótano a piso 1 | 2025-07-08 | 2025-07-15 | 2025-07-17 | 7 | 27.6 | 22.7 | 82.2
23472 - TERRA PPTO C (MANZANA 4) | PL - 1149 | Outinord IND 1" | Concreto | Salon Comunal Placa Aligerada eje 1 al 4 entre A - C Piso 5 y Columna C - 01 eje 5 - A, 5 - B, 5 - C, 6 - A , 6 - B, 6 - C, 7 - A, 7 - B, 7 - C, Piso 5 a cubierta y escalera Tipo 1 eje 3 al 4 entre A - B Sótano a piso 1 | 2025-07-08 | 2025-07-11 | 2025-07-14 | 3 | 27.6 | 17 | 61.6
23472 - TERRA PPTO C (MANZANA 4) | PL - 1149 | Outinord IND 1" | Concreto | Salon Comunal Placa Aligerada eje 1 al 4 entre A - C Piso 5 y Columna C - 01 eje 5 - A, 5 - B, 5 - C, 6 - A , 6 - B, 6 - C, 7 - A, 7 - B, 7 - C, Piso 5 a cubierta y escalera Tipo 1 eje 3 al 4 entre A - B Sótano a piso 1 | 2025-07-08 | 2025-07-11 | 2025-07-14 | 3 | 27.6 | 17 | 61.6
23472 - TERRA PPTO C (MANZANA 4) | PL - 1150 | Outinord Ind 1" | Concreto | Salon Comunal Placa Aligerada eje 1 al 4 entre A - C y columnas C - 01 eje 5 - A, 5 - B, 5 - C, 6 - A, 6 - B, 6 - C, 7 - A, 7 - B, 7 - C Piso 5 a Cubierta y Escalera Tipo 1 eje 3 al 4 Entre A - B sótano a Piso 1 | 2025-07-08 | 2025-08-05 | 2025-08-06 | 28 | 27.6 | 30.1 | 109.1
23472 - TERRA PPTO C (MANZANA 4) | PL - 1150 | Outinord Ind 1" | Concreto | Salon Comunal Placa Aligerada eje 1 al 4 entre A - C y columnas C - 01 eje 5 - A, 5 - B, 5 - C, 6 - A, 6 - B, 6 - C, 7 - A, 7 - B, 7 - C Piso 5 a Cubierta y Escalera Tipo 1 eje 3 al 4 Entre A - B sótano a Piso 1 | 2025-07-08 | 2025-08-05 | 2025-08-06 | 28 | 27.6 | 30.4 | 110.1
23472 - TERRA PPTO C (MANZANA 4) | PL - 1150 | Outinord Ind 1" | Concreto | Salon Comunal Placa Aligerada eje 1 al 4 entre A - C y columnas C - 01 eje 5 - A, 5 - B, 5 - C, 6 - A, 6 - B, 6 - C, 7 - A, 7 - B, 7 - C Piso 5 a Cubierta y Escalera Tipo 1 eje 3 al 4 Entre A - B sótano a Piso 1 | 2025-07-08 | 2025-08-05 | 2025-08-06 | 28 | 27.6 | 29.9 | 108.3
23472 - TERRA PPTO C (MANZANA 4) | PL - 1150 | Outinord Ind 1" | Concreto | Salon Comunal Placa Aligerada eje 1 al 4 entre A - C y columnas C - 01 eje 5 - A, 5 - B, 5 - C, 6 - A, 6 - B, 6 - C, 7 - A, 7 - B, 7 - C Piso 5 a Cubierta y Escalera Tipo 1 eje 3 al 4 Entre A - B sótano a Piso 1 | 2025-07-08 | 2025-07-22 | 2025-07-25 | 14 | 27.6 | 25 | 90.6
23472 - TERRA PPTO C (MANZANA 4) | PL - 1150 | Outinord Ind 1" | Concreto | Salon Comunal Placa Aligerada eje 1 al 4 entre A - C y columnas C - 01 eje 5 - A, 5 - B, 5 - C, 6 - A, 6 - B, 6 - C, 7 - A, 7 - B, 7 - C Piso 5 a Cubierta y Escalera Tipo 1 eje 3 al 4 Entre A - B sótano a Piso 1 | 2025-07-08 | 2025-07-22 | 2025-07-25 | 14 | 27.6 | 25.3 | 91.7
23472 - TERRA PPTO C (MANZANA 4) | PL - 1150 | Outinord Ind 1" | Concreto | Salon Comunal Placa Aligerada eje 1 al 4 entre A - C y columnas C - 01 eje 5 - A, 5 - B, 5 - C, 6 - A, 6 - B, 6 - C, 7 - A, 7 - B, 7 - C Piso 5 a Cubierta y Escalera Tipo 1 eje 3 al 4 Entre A - B sótano a Piso 1 | 2025-07-08 | 2025-07-15 | 2025-07-17 | 7 | 27.6 | 23.6 | 85.5
23472 - TERRA PPTO C (MANZANA 4) | PL - 1150 | Outinord Ind 1" | Concreto | Salon Comunal Placa Aligerada eje 1 al 4 entre A - C y columnas C - 01 eje 5 - A, 5 - B, 5 - C, 6 - A, 6 - B, 6 - C, 7 - A, 7 - B, 7 - C Piso 5 a Cubierta y Escalera Tipo 1 eje 3 al 4 Entre A - B sótano a Piso 1 | 2025-07-08 | 2025-07-15 | 2025-07-17 | 7 | 27.6 | 23.8 | 86.2
23472 - TERRA PPTO C (MANZANA 4) | PL - 1150 | Outinord Ind 1" | Concreto | Salon Comunal Placa Aligerada eje 1 al 4 entre A - C y columnas C - 01 eje 5 - A, 5 - B, 5 - C, 6 - A, 6 - B, 6 - C, 7 - A, 7 - B, 7 - C Piso 5 a Cubierta y Escalera Tipo 1 eje 3 al 4 Entre A - B sótano a Piso 1 | 2025-07-08 | 2025-07-11 | 2025-07-14 | 3 | 27.6 | 15.7 | 56.9
23472 - TERRA PPTO C (MANZANA 4) | PL - 1150 | Outinord Ind 1" | Concreto | Salon Comunal Placa Aligerada eje 1 al 4 entre A - C y columnas C - 01 eje 5 - A, 5 - B, 5 - C, 6 - A, 6 - B, 6 - C, 7 - A, 7 - B, 7 - C Piso 5 a Cubierta y Escalera Tipo 1 eje 3 al 4 Entre A - B sótano a Piso 1 | 2025-07-08 | 2025-07-11 | 2025-07-14 | 3 | 27.6 | 15 | 54.3
23472 - TERRA PPTO C (MANZANA 4) | PL - 1151 | Outinord Ind 1" | Concreto | Placa Entrepiso Torre 1 eje 1 al 7 entre A - E Apt 1004, 1005 y Escalera eje 1 al 2 entre D - E Costado occidental piso 6 al 7 | 2025-07-08 | 2025-08-05 | 2025-08-06 | 28 | 20.7 | 31.8 | 153.6
23472 - TERRA PPTO C (MANZANA 4) | PL - 1151 | Outinord Ind 1" | Concreto | Placa Entrepiso Torre 1 eje 1 al 7 entre A - E Apt 1004, 1005 y Escalera eje 1 al 2 entre D - E Costado occidental piso 6 al 7 | 2025-07-08 | 2025-08-05 | 2025-08-06 | 28 | 20.7 | 31.3 | 151.2
23472 - TERRA PPTO C (MANZANA 4) | PL - 1151 | Outinord Ind 1" | Concreto | Placa Entrepiso Torre 1 eje 1 al 7 entre A - E Apt 1004, 1005 y Escalera eje 1 al 2 entre D - E Costado occidental piso 6 al 7 | 2025-07-08 | 2025-08-05 | 2025-08-06 | 28 | 20.7 | 31 | 149.8
23472 - TERRA PPTO C (MANZANA 4) | PL - 1151 | Outinord Ind 1" | Concreto | Placa Entrepiso Torre 1 eje 1 al 7 entre A - E Apt 1004, 1005 y Escalera eje 1 al 2 entre D - E Costado occidental piso 6 al 7 | 2025-07-08 | 2025-07-22 | 2025-07-25 | 14 | 20.7 | 27.4 | 132.4
23472 - TERRA PPTO C (MANZANA 4) | PL - 1151 | Outinord Ind 1" | Concreto | Placa Entrepiso Torre 1 eje 1 al 7 entre A - E Apt 1004, 1005 y Escalera eje 1 al 2 entre D - E Costado occidental piso 6 al 7 | 2025-07-08 | 2025-07-22 | 2025-07-25 | 14 | 20.7 | 27.3 | 131.9
23472 - TERRA PPTO C (MANZANA 4) | PL - 1151 | Outinord Ind 1" | Concreto | Placa Entrepiso Torre 1 eje 1 al 7 entre A - E Apt 1004, 1005 y Escalera eje 1 al 2 entre D - E Costado occidental piso 6 al 7 | 2025-07-08 | 2025-07-15 | 2025-07-17 | 7 | 20.7 | 19.5 | 94.2
23472 - TERRA PPTO C (MANZANA 4) | PL - 1151 | Outinord Ind 1" | Concreto | Placa Entrepiso Torre 1 eje 1 al 7 entre A - E Apt 1004, 1005 y Escalera eje 1 al 2 entre D - E Costado occidental piso 6 al 7 | 2025-07-08 | 2025-07-15 | 2025-07-17 | 7 | 20.7 | 19.4 | 93.7
23472 - TERRA PPTO C (MANZANA 4) | PL - 1151 | Outinord Ind 1" | Concreto | Placa Entrepiso Torre 1 eje 1 al 7 entre A - E Apt 1004, 1005 y Escalera eje 1 al 2 entre D - E Costado occidental piso 6 al 7 | 2025-07-08 | 2025-07-11 | 2025-07-14 | 3 | 20.7 | 15 | 72.5
23472 - TERRA PPTO C (MANZANA 4) | PL - 1151 | Outinord Ind 1" | Concreto | Placa Entrepiso Torre 1 eje 1 al 7 entre A - E Apt 1004, 1005 y Escalera eje 1 al 2 entre D - E Costado occidental piso 6 al 7 | 2025-07-08 | 2025-07-11 | 2025-07-14 | 3 | 20.7 | 14.3 | 69.1
23472 - TERRA PPTO C (MANZANA 4) | PL - 1155 | Outinord IND 1" | Concreto | Placa entrepiso torre 1, eje 1 al 7 entre F - J, Apt. 1002, 1003. | 2025-07-09 | 2025-08-06 | 2025-08-12 | 28 | 20.7 | 30.6 | 147.8
23472 - TERRA PPTO C (MANZANA 4) | PL - 1155 | Outinord IND 1" | Concreto | Placa entrepiso torre 1, eje 1 al 7 entre F - J, Apt. 1002, 1003. | 2025-07-09 | 2025-08-06 | 2025-08-12 | 28 | 20.7 | 29.8 | 144
23472 - TERRA PPTO C (MANZANA 4) | PL - 1155 | Outinord IND 1" | Concreto | Placa entrepiso torre 1, eje 1 al 7 entre F - J, Apt. 1002, 1003. | 2025-07-09 | 2025-08-06 | 2025-08-12 | 28 | 20.7 | 29.7 | 143.5
23472 - TERRA PPTO C (MANZANA 4) | PL - 1155 | Outinord IND 1" | Concreto | Placa entrepiso torre 1, eje 1 al 7 entre F - J, Apt. 1002, 1003. | 2025-07-09 | 2025-07-23 | 2025-07-26 | 14 | 20.7 | 26.4 | 127.5
23472 - TERRA PPTO C (MANZANA 4) | PL - 1155 | Outinord IND 1" | Concreto | Placa entrepiso torre 1, eje 1 al 7 entre F - J, Apt. 1002, 1003. | 2025-07-09 | 2025-07-23 | 2025-07-26 | 14 | 20.7 | 26.2 | 126.6
23472 - TERRA PPTO C (MANZANA 4) | PL - 1155 | Outinord IND 1" | Concreto | Placa entrepiso torre 1, eje 1 al 7 entre F - J, Apt. 1002, 1003. | 2025-07-09 | 2025-07-16 | 2025-07-17 | 7 | 20.7 | 23.7 | 114.5
23472 - TERRA PPTO C (MANZANA 4) | PL - 1155 | Outinord IND 1" | Concreto | Placa entrepiso torre 1, eje 1 al 7 entre F - J, Apt. 1002, 1003. | 2025-07-09 | 2025-07-16 | 2025-07-17 | 7 | 20.7 | 24 | 115.9
23472 - TERRA PPTO C (MANZANA 4) | PL - 1155 | Outinord IND 1" | Concreto | Placa entrepiso torre 1, eje 1 al 7 entre F - J, Apt. 1002, 1003. | 2025-07-09 | 2025-07-12 | 2025-07-17 | 3 | 20.7 | 18.1 | 87.4
23472 - TERRA PPTO C (MANZANA 4) | PL - 1155 | Outinord IND 1" | Concreto | Placa entrepiso torre 1, eje 1 al 7 entre F - J, Apt. 1002, 1003. | 2025-07-09 | 2025-07-12 | 2025-07-17 | 3 | 20.7 | 17.9 | 86.5
23472 - TERRA PPTO C (MANZANA 4) | PL - 1159 | Outinord IND 1" | Concreto | Placa Entrepiso Torre 1 Eje 13 al 19 entre F - J Apt 1110, 1111 y escalera costado oriental eje 17 al 19 entre D - G Piso 7 al piso 8 | 2025-07-11 | 2025-08-08 | 2025-08-12 | 28 | 20.7 | 28.8 | 139.1
23472 - TERRA PPTO C (MANZANA 4) | PL - 1159 | Outinord IND 1" | Concreto | Placa Entrepiso Torre 1 Eje 13 al 19 entre F - J Apt 1110, 1111 y escalera costado oriental eje 17 al 19 entre D - G Piso 7 al piso 8 | 2025-07-11 | 2025-08-08 | 2025-08-12 | 28 | 20.7 | 28.7 | 138.6
23472 - TERRA PPTO C (MANZANA 4) | PL - 1159 | Outinord IND 1" | Concreto | Placa Entrepiso Torre 1 Eje 13 al 19 entre F - J Apt 1110, 1111 y escalera costado oriental eje 17 al 19 entre D - G Piso 7 al piso 8 | 2025-07-11 | 2025-08-08 | 2025-08-12 | 28 | 20.7 | 28.1 | 135.7
23472 - TERRA PPTO C (MANZANA 4) | PL - 1159 | Outinord IND 1" | Concreto | Placa Entrepiso Torre 1 Eje 13 al 19 entre F - J Apt 1110, 1111 y escalera costado oriental eje 17 al 19 entre D - G Piso 7 al piso 8 | 2025-07-11 | 2025-07-25 | 2025-07-29 | 14 | 20.7 | 25.2 | 121.7
23472 - TERRA PPTO C (MANZANA 4) | PL - 1159 | Outinord IND 1" | Concreto | Placa Entrepiso Torre 1 Eje 13 al 19 entre F - J Apt 1110, 1111 y escalera costado oriental eje 17 al 19 entre D - G Piso 7 al piso 8 | 2025-07-11 | 2025-07-25 | 2025-07-29 | 14 | 20.7 | 24.8 | 119.8
23472 - TERRA PPTO C (MANZANA 4) | PL - 1159 | Outinord IND 1" | Concreto | Placa Entrepiso Torre 1 Eje 13 al 19 entre F - J Apt 1110, 1111 y escalera costado oriental eje 17 al 19 entre D - G Piso 7 al piso 8 | 2025-07-11 | 2025-07-18 | 2025-07-22 | 7 | 20.7 | 20.3 | 98.1
23472 - TERRA PPTO C (MANZANA 4) | PL - 1159 | Outinord IND 1" | Concreto | Placa Entrepiso Torre 1 Eje 13 al 19 entre F - J Apt 1110, 1111 y escalera costado oriental eje 17 al 19 entre D - G Piso 7 al piso 8 | 2025-07-11 | 2025-07-18 | 2025-07-22 | 7 | 20.7 | 20.2 | 97.6
23472 - TERRA PPTO C (MANZANA 4) | PL - 1159 | Outinord IND 1" | Concreto | Placa Entrepiso Torre 1 Eje 13 al 19 entre F - J Apt 1110, 1111 y escalera costado oriental eje 17 al 19 entre D - G Piso 7 al piso 8 | 2025-07-11 | 2025-07-15 | 2025-07-17 | 4 | 20.7 | 16.1 | 77.8
23472 - TERRA PPTO C (MANZANA 4) | PL - 1159 | Outinord IND 1" | Concreto | Placa Entrepiso Torre 1 Eje 13 al 19 entre F - J Apt 1110, 1111 y escalera costado oriental eje 17 al 19 entre D - G Piso 7 al piso 8 | 2025-07-11 | 2025-07-15 | 2025-07-17 | 4 | 20.7 | 16.2 | 78.3
23472 - TERRA PPTO C (MANZANA 4) | PL - 1161 | Outinord IND 1" | Concreto | Placa Entrepiso Torre 1 Eje 7 al 13 entre A - E Apt 1106, 1107 | 2025-07-12 | 2025-08-09 | 2025-08-12 | 28 | 20.7 | 29.4 | 142
23472 - TERRA PPTO C (MANZANA 4) | PL - 1161 | Outinord IND 1" | Concreto | Placa Entrepiso Torre 1 Eje 7 al 13 entre A - E Apt 1106, 1107 | 2025-07-12 | 2025-08-09 | 2025-08-12 | 28 | 20.7 | 29.3 | 141.5
23472 - TERRA PPTO C (MANZANA 4) | PL - 1161 | Outinord IND 1" | Concreto | Placa Entrepiso Torre 1 Eje 7 al 13 entre A - E Apt 1106, 1107 | 2025-07-12 | 2025-08-09 | 2025-08-12 | 28 | 20.7 | 28.2 | 136.2
23472 - TERRA PPTO C (MANZANA 4) | PL - 1161 | Outinord IND 1" | Concreto | Placa Entrepiso Torre 1 Eje 7 al 13 entre A - E Apt 1106, 1107 | 2025-07-12 | 2025-07-26 | 2025-07-29 | 14 | 20.7 | 24.8 | 119.8
23472 - TERRA PPTO C (MANZANA 4) | PL - 1161 | Outinord IND 1" | Concreto | Placa Entrepiso Torre 1 Eje 7 al 13 entre A - E Apt 1106, 1107 | 2025-07-12 | 2025-07-26 | 2025-07-29 | 14 | 20.7 | 23.6 | 114
23472 - TERRA PPTO C (MANZANA 4) | PL - 1161 | Outinord IND 1" | Concreto | Placa Entrepiso Torre 1 Eje 7 al 13 entre A - E Apt 1106, 1107 | 2025-07-12 | 2025-07-19 | 2025-07-22 | 7 | 20.7 | 19.3 | 93.2
23472 - TERRA PPTO C (MANZANA 4) | PL - 1161 | Outinord IND 1" | Concreto | Placa Entrepiso Torre 1 Eje 7 al 13 entre A - E Apt 1106, 1107 | 2025-07-12 | 2025-07-19 | 2025-07-22 | 7 | 20.7 | 19.2 | 92.8
23472 - TERRA PPTO C (MANZANA 4) | PL - 1161 | Outinord IND 1" | Concreto | Placa Entrepiso Torre 1 Eje 7 al 13 entre A - E Apt 1106, 1107 | 2025-07-12 | 2025-07-15 | 2025-07-17 | 3 | 20.7 | 13.5 | 65.2
23472 - TERRA PPTO C (MANZANA 4) | PL - 1161 | Outinord IND 1" | Concreto | Placa Entrepiso Torre 1 Eje 7 al 13 entre A - E Apt 1106, 1107 | 2025-07-12 | 2025-07-15 | 2025-07-17 | 3 | 20.7 | 13.3 | 64.3
23472 - TERRA PPTO C (MANZANA 4) | PL - 1164 | Outinord IND 1" | Concreto | Placa entrepiso torre 1, eje 7 al 13 entre E - J, Apt. 1112, 1101 y escalera eje 1 al 2, entre D - G, costado occidental piso 7 al piso 8. | 2025-07-14 | 2025-08-11 | 2025-08-12 | 28 | 20.7 | 26.2 | 126.6
23472 - TERRA PPTO C (MANZANA 4) | PL - 1164 | Outinord IND 1" | Concreto | Placa entrepiso torre 1, eje 7 al 13 entre E - J, Apt. 1112, 1101 y escalera eje 1 al 2, entre D - G, costado occidental piso 7 al piso 8. | 2025-07-14 | 2025-08-11 | 2025-08-12 | 28 | 20.7 | 26.3 | 127.1
23472 - TERRA PPTO C (MANZANA 4) | PL - 1164 | Outinord IND 1" | Concreto | Placa entrepiso torre 1, eje 7 al 13 entre E - J, Apt. 1112, 1101 y escalera eje 1 al 2, entre D - G, costado occidental piso 7 al piso 8. | 2025-07-14 | 2025-08-11 | 2025-08-12 | 28 | 20.7 | 25.3 | 122.2
23472 - TERRA PPTO C (MANZANA 4) | PL - 1164 | Outinord IND 1" | Concreto | Placa entrepiso torre 1, eje 7 al 13 entre E - J, Apt. 1112, 1101 y escalera eje 1 al 2, entre D - G, costado occidental piso 7 al piso 8. | 2025-07-14 | 2025-07-28 | 2025-07-29 | 14 | 20.7 | 22.7 | 109.7
23472 - TERRA PPTO C (MANZANA 4) | PL - 1164 | Outinord IND 1" | Concreto | Placa entrepiso torre 1, eje 7 al 13 entre E - J, Apt. 1112, 1101 y escalera eje 1 al 2, entre D - G, costado occidental piso 7 al piso 8. | 2025-07-14 | 2025-07-28 | 2025-07-29 | 14 | 20.7 | 21.9 | 105.8
23472 - TERRA PPTO C (MANZANA 4) | PL - 1164 | Outinord IND 1" | Concreto | Placa entrepiso torre 1, eje 7 al 13 entre E - J, Apt. 1112, 1101 y escalera eje 1 al 2, entre D - G, costado occidental piso 7 al piso 8. | 2025-07-14 | 2025-07-21 | 2025-07-22 | 7 | 20.7 | 17 | 82.1
23472 - TERRA PPTO C (MANZANA 4) | PL - 1164 | Outinord IND 1" | Concreto | Placa entrepiso torre 1, eje 7 al 13 entre E - J, Apt. 1112, 1101 y escalera eje 1 al 2, entre D - G, costado occidental piso 7 al piso 8. | 2025-07-14 | 2025-07-21 | 2025-07-22 | 7 | 20.7 | 16.9 | 81.6
23472 - TERRA PPTO C (MANZANA 4) | PL - 1164 | Outinord IND 1" | Concreto | Placa entrepiso torre 1, eje 7 al 13 entre E - J, Apt. 1112, 1101 y escalera eje 1 al 2, entre D - G, costado occidental piso 7 al piso 8. | 2025-07-14 | 2025-07-17 | 2025-07-22 | 3 | 20.7 | 15.2 | 73.4
23472 - TERRA PPTO C (MANZANA 4) | PL - 1164 | Outinord IND 1" | Concreto | Placa entrepiso torre 1, eje 7 al 13 entre E - J, Apt. 1112, 1101 y escalera eje 1 al 2, entre D - G, costado occidental piso 7 al piso 8. | 2025-07-14 | 2025-07-17 | 2025-07-22 | 3 | 20.7 | 15.1 | 72.9
23472 - TERRA PPTO C (MANZANA 4) | PL - 1168 | Outinord IND. 1" | Concreto | Placa entrepiso Torre 1 eje 1 al 5 entre E - J Apt 1102, 1103 | 2025-07-16 | 2025-08-13 | 2025-08-14 | 28 | 20.7 | 34.1 | 164.7
23472 - TERRA PPTO C (MANZANA 4) | PL - 1168 | Outinord IND. 1" | Concreto | Placa entrepiso Torre 1 eje 1 al 5 entre E - J Apt 1102, 1103 | 2025-07-16 | 2025-08-13 | 2025-08-14 | 28 | 20.7 | 33.7 | 162.8
23472 - TERRA PPTO C (MANZANA 4) | PL - 1168 | Outinord IND. 1" | Concreto | Placa entrepiso Torre 1 eje 1 al 5 entre E - J Apt 1102, 1103 | 2025-07-16 | 2025-08-13 | 2025-08-14 | 28 | 20.7 | 33.3 | 160.9
23472 - TERRA PPTO C (MANZANA 4) | PL - 1168 | Outinord IND. 1" | Concreto | Placa entrepiso Torre 1 eje 1 al 5 entre E - J Apt 1102, 1103 | 2025-07-16 | 2025-07-30 | 2025-07-31 | 14 | 20.7 | 25.7 | 124.2
23472 - TERRA PPTO C (MANZANA 4) | PL - 1168 | Outinord IND. 1" | Concreto | Placa entrepiso Torre 1 eje 1 al 5 entre E - J Apt 1102, 1103 | 2025-07-16 | 2025-07-30 | 2025-07-31 | 14 | 20.7 | 25.5 | 123.2
23472 - TERRA PPTO C (MANZANA 4) | PL - 1168 | Outinord IND. 1" | Concreto | Placa entrepiso Torre 1 eje 1 al 5 entre E - J Apt 1102, 1103 | 2025-07-16 | 2025-07-23 | 2025-07-25 | 7 | 20.7 | 20.6 | 99.5
23472 - TERRA PPTO C (MANZANA 4) | PL - 1168 | Outinord IND. 1" | Concreto | Placa entrepiso Torre 1 eje 1 al 5 entre E - J Apt 1102, 1103 | 2025-07-16 | 2025-07-23 | 2025-07-25 | 7 | 20.7 | 20.4 | 98.6
23472 - TERRA PPTO C (MANZANA 4) | PL - 1168 | Outinord IND. 1" | Concreto | Placa entrepiso Torre 1 eje 1 al 5 entre E - J Apt 1102, 1103 | 2025-07-16 | 2025-07-19 | 2025-07-22 | 3 | 20.7 | 16.2 | 78.3
23472 - TERRA PPTO C (MANZANA 4) | PL - 1168 | Outinord IND. 1" | Concreto | Placa entrepiso Torre 1 eje 1 al 5 entre E - J Apt 1102, 1103 | 2025-07-16 | 2025-07-19 | 2025-07-22 | 3 | 20.7 | 16 | 77.3
23472 - TERRA PPTO C (MANZANA 4) | PL - 1171 | Outinord IND. 1" | Concreto | Placa entrepiso Torre 1 eje 13 al 19 entre A - E Apt 1208, 1209 y escalera eje 17 al 19 entre D - G costado Oriental Piso 8 al piso 9 | 2025-07-19 | 2025-08-16 | 2025-08-19 | 28 | 20.7 | 28 | 135.3
23472 - TERRA PPTO C (MANZANA 4) | PL - 1171 | Outinord IND. 1" | Concreto | Placa entrepiso Torre 1 eje 13 al 19 entre A - E Apt 1208, 1209 y escalera eje 17 al 19 entre D - G costado Oriental Piso 8 al piso 9 | 2025-07-19 | 2025-08-16 | 2025-08-19 | 28 | 20.7 | 26.9 | 130
23472 - TERRA PPTO C (MANZANA 4) | PL - 1171 | Outinord IND. 1" | Concreto | Placa entrepiso Torre 1 eje 13 al 19 entre A - E Apt 1208, 1209 y escalera eje 17 al 19 entre D - G costado Oriental Piso 8 al piso 9 | 2025-07-19 | 2025-08-16 | 2025-08-19 | 28 | 20.7 | 26.8 | 129.5
23472 - TERRA PPTO C (MANZANA 4) | PL - 1171 | Outinord IND. 1" | Concreto | Placa entrepiso Torre 1 eje 13 al 19 entre A - E Apt 1208, 1209 y escalera eje 17 al 19 entre D - G costado Oriental Piso 8 al piso 9 | 2025-07-19 | 2025-08-02 | 2025-08-04 | 14 | 20.7 | 22.4 | 108.2
23472 - TERRA PPTO C (MANZANA 4) | PL - 1171 | Outinord IND. 1" | Concreto | Placa entrepiso Torre 1 eje 13 al 19 entre A - E Apt 1208, 1209 y escalera eje 17 al 19 entre D - G costado Oriental Piso 8 al piso 9 | 2025-07-19 | 2025-08-02 | 2025-08-04 | 14 | 20.7 | 21.6 | 104.3
23472 - TERRA PPTO C (MANZANA 4) | PL - 1171 | Outinord IND. 1" | Concreto | Placa entrepiso Torre 1 eje 13 al 19 entre A - E Apt 1208, 1209 y escalera eje 17 al 19 entre D - G costado Oriental Piso 8 al piso 9 | 2025-07-19 | 2025-07-26 | 2025-07-29 | 7 | 20.7 | 17.7 | 85.5
23472 - TERRA PPTO C (MANZANA 4) | PL - 1171 | Outinord IND. 1" | Concreto | Placa entrepiso Torre 1 eje 13 al 19 entre A - E Apt 1208, 1209 y escalera eje 17 al 19 entre D - G costado Oriental Piso 8 al piso 9 | 2025-07-19 | 2025-07-26 | 2025-07-29 | 7 | 20.7 | 17.2 | 83.1
23472 - TERRA PPTO C (MANZANA 4) | PL - 1171 | Outinord IND. 1" | Concreto | Placa entrepiso Torre 1 eje 13 al 19 entre A - E Apt 1208, 1209 y escalera eje 17 al 19 entre D - G costado Oriental Piso 8 al piso 9 | 2025-07-19 | 2025-07-22 | 2025-07-25 | 3 | 20.7 | 14.2 | 68.6
23472 - TERRA PPTO C (MANZANA 4) | PL - 1171 | Outinord IND. 1" | Concreto | Placa entrepiso Torre 1 eje 13 al 19 entre A - E Apt 1208, 1209 y escalera eje 17 al 19 entre D - G costado Oriental Piso 8 al piso 9 | 2025-07-19 | 2025-07-22 | 2025-07-25 | 3 | 20.7 | 14.3 | 69.1
23472 - TERRA PPTO C (MANZANA 4) | PL - 1173 | Outinord IND 1" | Concreto | Placa entrepiso torre 1 eje 13 al 19 entre F - J apt 1210, 1211 | 2025-07-18 | 2025-08-15 | 2025-08-19 | 28 | 20.7 | 31.9 | 154.1
23472 - TERRA PPTO C (MANZANA 4) | PL - 1173 | Outinord IND 1" | Concreto | Placa entrepiso torre 1 eje 13 al 19 entre F - J apt 1210, 1211 | 2025-07-18 | 2025-08-15 | 2025-08-19 | 28 | 20.7 | 31.4 | 151.7
23472 - TERRA PPTO C (MANZANA 4) | PL - 1173 | Outinord IND 1" | Concreto | Placa entrepiso torre 1 eje 13 al 19 entre F - J apt 1210, 1211 | 2025-07-18 | 2025-08-15 | 2025-08-19 | 28 | 20.7 | 30.7 | 148.3
23472 - TERRA PPTO C (MANZANA 4) | PL - 1173 | Outinord IND 1" | Concreto | Placa entrepiso torre 1 eje 13 al 19 entre F - J apt 1210, 1211 | 2025-07-18 | 2025-08-01 | 2025-08-04 | 14 | 20.7 | 24.3 | 117.4
23472 - TERRA PPTO C (MANZANA 4) | PL - 1173 | Outinord IND 1" | Concreto | Placa entrepiso torre 1 eje 13 al 19 entre F - J apt 1210, 1211 | 2025-07-18 | 2025-08-01 | 2025-08-04 | 14 | 20.7 | 24.8 | 119.8
23472 - TERRA PPTO C (MANZANA 4) | PL - 1173 | Outinord IND 1" | Concreto | Placa entrepiso torre 1 eje 13 al 19 entre F - J apt 1210, 1211 | 2025-07-18 | 2025-07-25 | 2025-07-29 | 7 | 20.7 | 19.6 | 94.7
23472 - TERRA PPTO C (MANZANA 4) | PL - 1173 | Outinord IND 1" | Concreto | Placa entrepiso torre 1 eje 13 al 19 entre F - J apt 1210, 1211 | 2025-07-18 | 2025-07-25 | 2025-07-29 | 7 | 20.7 | 19 | 91.8
23472 - TERRA PPTO C (MANZANA 4) | PL - 1173 | Outinord IND 1" | Concreto | Placa entrepiso torre 1 eje 13 al 19 entre F - J apt 1210, 1211 | 2025-07-18 | 2025-07-22 | 2025-07-25 | 4 | 20.7 | 16.8 | 81.2
23472 - TERRA PPTO C (MANZANA 4) | PL - 1173 | Outinord IND 1" | Concreto | Placa entrepiso torre 1 eje 13 al 19 entre F - J apt 1210, 1211 | 2025-07-18 | 2025-07-22 | 2025-07-25 | 4 | 20.7 | 16.6 | 80.2
23472 - TERRA PPTO C (MANZANA 4) | PL - 1175 | Outinord IND 1" | Concreto | Placa entrepiso torre 1 eje A - E apt 1206, 1207 y escalera eje 1 al 2 entre D - G costado occidental piso 8 al piso 9 | 2025-07-19 | 2025-08-16 | 2025-08-19 | 28 | 20.7 | 24.1 | 116.4
23472 - TERRA PPTO C (MANZANA 4) | PL - 1175 | Outinord IND 1" | Concreto | Placa entrepiso torre 1 eje A - E apt 1206, 1207 y escalera eje 1 al 2 entre D - G costado occidental piso 8 al piso 9 | 2025-07-19 | 2025-08-16 | 2025-08-19 | 28 | 20.7 | 23.5 | 113.5
23472 - TERRA PPTO C (MANZANA 4) | PL - 1175 | Outinord IND 1" | Concreto | Placa entrepiso torre 1 eje A - E apt 1206, 1207 y escalera eje 1 al 2 entre D - G costado occidental piso 8 al piso 9 | 2025-07-19 | 2025-08-16 | 2025-08-19 | 28 | 20.7 | 23.1 | 111.6
23472 - TERRA PPTO C (MANZANA 4) | PL - 1175 | Outinord IND 1" | Concreto | Placa entrepiso torre 1 eje A - E apt 1206, 1207 y escalera eje 1 al 2 entre D - G costado occidental piso 8 al piso 9 | 2025-07-19 | 2025-08-02 | 2025-08-04 | 14 | 20.7 | 17.5 | 84.5
23472 - TERRA PPTO C (MANZANA 4) | PL - 1175 | Outinord IND 1" | Concreto | Placa entrepiso torre 1 eje A - E apt 1206, 1207 y escalera eje 1 al 2 entre D - G costado occidental piso 8 al piso 9 | 2025-07-19 | 2025-08-02 | 2025-08-04 | 14 | 20.7 | 17.8 | 86
23472 - TERRA PPTO C (MANZANA 4) | PL - 1175 | Outinord IND 1" | Concreto | Placa entrepiso torre 1 eje A - E apt 1206, 1207 y escalera eje 1 al 2 entre D - G costado occidental piso 8 al piso 9 | 2025-07-19 | 2025-07-26 | 2025-07-29 | 7 | 20.7 | 15.3 | 73.9
23472 - TERRA PPTO C (MANZANA 4) | PL - 1175 | Outinord IND 1" | Concreto | Placa entrepiso torre 1 eje A - E apt 1206, 1207 y escalera eje 1 al 2 entre D - G costado occidental piso 8 al piso 9 | 2025-07-19 | 2025-07-26 | 2025-07-29 | 7 | 20.7 | 14.9 | 72
23472 - TERRA PPTO C (MANZANA 4) | PL - 1175 | Outinord IND 1" | Concreto | Placa entrepiso torre 1 eje A - E apt 1206, 1207 y escalera eje 1 al 2 entre D - G costado occidental piso 8 al piso 9 | 2025-07-19 | 2025-07-22 | 2025-07-25 | 3 | 20.7 | 12.2 | 58.9
23472 - TERRA PPTO C (MANZANA 4) | PL - 1175 | Outinord IND 1" | Concreto | Placa entrepiso torre 1 eje A - E apt 1206, 1207 y escalera eje 1 al 2 entre D - G costado occidental piso 8 al piso 9 | 2025-07-19 | 2025-07-22 | 2025-07-25 | 3 | 20.7 | 11.9 | 57.5
23472 - TERRA PPTO C (MANZANA 4) | PL - 1177 | Outinord IND 1" | Concreto | Placa entrepiso torre 1 eje 7 al 13, entre F - J, Apt. 1201, 1212. | 2025-07-21 | 2025-08-18 | 2025-08-19 | 28 | 20.7 | 25 | 120.8
23472 - TERRA PPTO C (MANZANA 4) | PL - 1177 | Outinord IND 1" | Concreto | Placa entrepiso torre 1 eje 7 al 13, entre F - J, Apt. 1201, 1212. | 2025-07-21 | 2025-08-18 | 2025-08-19 | 28 | 20.7 | 24.7 | 119.3
23472 - TERRA PPTO C (MANZANA 4) | PL - 1177 | Outinord IND 1" | Concreto | Placa entrepiso torre 1 eje 7 al 13, entre F - J, Apt. 1201, 1212. | 2025-07-21 | 2025-08-18 | 2025-08-19 | 28 | 20.7 | 24.2 | 116.9
23472 - TERRA PPTO C (MANZANA 4) | PL - 1177 | Outinord IND 1" | Concreto | Placa entrepiso torre 1 eje 7 al 13, entre F - J, Apt. 1201, 1212. | 2025-07-21 | 2025-08-04 | 2025-08-06 | 14 | 20.7 | 18.5 | 89.4
23472 - TERRA PPTO C (MANZANA 4) | PL - 1177 | Outinord IND 1" | Concreto | Placa entrepiso torre 1 eje 7 al 13, entre F - J, Apt. 1201, 1212. | 2025-07-21 | 2025-08-04 | 2025-08-06 | 14 | 20.7 | 18.4 | 88.9
23472 - TERRA PPTO C (MANZANA 4) | PL - 1177 | Outinord IND 1" | Concreto | Placa entrepiso torre 1 eje 7 al 13, entre F - J, Apt. 1201, 1212. | 2025-07-21 | 2025-07-28 | 2025-07-29 | 7 | 20.7 | 16 | 77.3
23472 - TERRA PPTO C (MANZANA 4) | PL - 1177 | Outinord IND 1" | Concreto | Placa entrepiso torre 1 eje 7 al 13, entre F - J, Apt. 1201, 1212. | 2025-07-21 | 2025-07-28 | 2025-07-29 | 7 | 20.7 | 15.6 | 75.4
23472 - TERRA PPTO C (MANZANA 4) | PL - 1177 | Outinord IND 1" | Concreto | Placa entrepiso torre 1 eje 7 al 13, entre F - J, Apt. 1201, 1212. | 2025-07-21 | 2025-07-24 | 2025-07-26 | 3 | 20.7 | 13.2 | 63.8
23472 - TERRA PPTO C (MANZANA 4) | PL - 1177 | Outinord IND 1" | Concreto | Placa entrepiso torre 1 eje 7 al 13, entre F - J, Apt. 1201, 1212. | 2025-07-21 | 2025-07-24 | 2025-07-26 | 3 | 20.7 | 12.9 | 62.3
23472 - TERRA PPTO C (MANZANA 4) | PL - 1178 | Outinord IND 1/2" | Concreto | Muros torre 1, eje 12 al 19, entre A - E, Apt. 1208, 1209. | 2025-07-21 | 2025-08-18 | 2025-08-19 | 28 | 27.6 | 41.9 | 151.8
23472 - TERRA PPTO C (MANZANA 4) | PL - 1178 | Outinord IND 1/2" | Concreto | Muros torre 1, eje 12 al 19, entre A - E, Apt. 1208, 1209. | 2025-07-21 | 2025-08-18 | 2025-08-19 | 28 | 27.6 | 42.4 | 153.6
23472 - TERRA PPTO C (MANZANA 4) | PL - 1178 | Outinord IND 1/2" | Concreto | Muros torre 1, eje 12 al 19, entre A - E, Apt. 1208, 1209. | 2025-07-21 | 2025-08-18 | 2025-08-19 | 28 | 27.6 | 41.1 | 148.9
23472 - TERRA PPTO C (MANZANA 4) | PL - 1178 | Outinord IND 1/2" | Concreto | Muros torre 1, eje 12 al 19, entre A - E, Apt. 1208, 1209. | 2025-07-21 | 2025-08-04 | 2025-08-06 | 14 | 27.6 | 36.4 | 131.9
23472 - TERRA PPTO C (MANZANA 4) | PL - 1178 | Outinord IND 1/2" | Concreto | Muros torre 1, eje 12 al 19, entre A - E, Apt. 1208, 1209. | 2025-07-21 | 2025-08-04 | 2025-08-06 | 14 | 27.6 | 36.5 | 132.2
23472 - TERRA PPTO C (MANZANA 4) | PL - 1178 | Outinord IND 1/2" | Concreto | Muros torre 1, eje 12 al 19, entre A - E, Apt. 1208, 1209. | 2025-07-21 | 2025-07-28 | 2025-07-29 | 7 | 27.6 | 32.9 | 119.2
23472 - TERRA PPTO C (MANZANA 4) | PL - 1178 | Outinord IND 1/2" | Concreto | Muros torre 1, eje 12 al 19, entre A - E, Apt. 1208, 1209. | 2025-07-21 | 2025-07-28 | 2025-07-29 | 7 | 27.6 | 31.9 | 115.6
23472 - TERRA PPTO C (MANZANA 4) | PL - 1178 | Outinord IND 1/2" | Concreto | Muros torre 1, eje 12 al 19, entre A - E, Apt. 1208, 1209. | 2025-07-21 | 2025-07-24 | 2025-07-26 | 3 | 27.6 | 23.5 | 85.1
23472 - TERRA PPTO C (MANZANA 4) | PL - 1178 | Outinord IND 1/2" | Concreto | Muros torre 1, eje 12 al 19, entre A - E, Apt. 1208, 1209. | 2025-07-21 | 2025-07-24 | 2025-07-26 | 3 | 27.6 | 23.4 | 84.8
23472 - TERRA PPTO C (MANZANA 4) | PL - 1189 | Outinord IND 1" | Concreto | Placa entrepiso torre 1, eje 13 al 19 entre F - J, Apt. 1310, 1311 y escalera costado oriental, eje 17 al 19 entre D - E, piso 9 al piso 10. | 2025-07-25 | 2025-08-22 | 2025-08-26 | 28 | 20.7 | 24.9 | 120.3
23472 - TERRA PPTO C (MANZANA 4) | PL - 1189 | Outinord IND 1" | Concreto | Placa entrepiso torre 1, eje 13 al 19 entre F - J, Apt. 1310, 1311 y escalera costado oriental, eje 17 al 19 entre D - E, piso 9 al piso 10. | 2025-07-25 | 2025-08-22 | 2025-08-26 | 28 | 20.7 | 24.8 | 119.8
23472 - TERRA PPTO C (MANZANA 4) | PL - 1189 | Outinord IND 1" | Concreto | Placa entrepiso torre 1, eje 13 al 19 entre F - J, Apt. 1310, 1311 y escalera costado oriental, eje 17 al 19 entre D - E, piso 9 al piso 10. | 2025-07-25 | 2025-08-22 | 2025-08-26 | 28 | 20.7 | 25.6 | 123.7
23472 - TERRA PPTO C (MANZANA 4) | PL - 1189 | Outinord IND 1" | Concreto | Placa entrepiso torre 1, eje 13 al 19 entre F - J, Apt. 1310, 1311 y escalera costado oriental, eje 17 al 19 entre D - E, piso 9 al piso 10. | 2025-07-25 | 2025-08-08 | 2025-08-12 | 14 | 20.7 | 18.5 | 89.4
23472 - TERRA PPTO C (MANZANA 4) | PL - 1189 | Outinord IND 1" | Concreto | Placa entrepiso torre 1, eje 13 al 19 entre F - J, Apt. 1310, 1311 y escalera costado oriental, eje 17 al 19 entre D - E, piso 9 al piso 10. | 2025-07-25 | 2025-08-08 | 2025-08-12 | 14 | 20.7 | 18.7 | 90.3
23472 - TERRA PPTO C (MANZANA 4) | PL - 1189 | Outinord IND 1" | Concreto | Placa entrepiso torre 1, eje 13 al 19 entre F - J, Apt. 1310, 1311 y escalera costado oriental, eje 17 al 19 entre D - E, piso 9 al piso 10. | 2025-07-25 | 2025-08-01 | 2025-08-04 | 7 | 20.7 | 14.8 | 71.5
23472 - TERRA PPTO C (MANZANA 4) | PL - 1189 | Outinord IND 1" | Concreto | Placa entrepiso torre 1, eje 13 al 19 entre F - J, Apt. 1310, 1311 y escalera costado oriental, eje 17 al 19 entre D - E, piso 9 al piso 10. | 2025-07-25 | 2025-08-01 | 2025-08-04 | 7 | 20.7 | 14.3 | 69.1
23472 - TERRA PPTO C (MANZANA 4) | PL - 1189 | Outinord IND 1" | Concreto | Placa entrepiso torre 1, eje 13 al 19 entre F - J, Apt. 1310, 1311 y escalera costado oriental, eje 17 al 19 entre D - E, piso 9 al piso 10. | 2025-07-25 | 2025-07-29 | 2025-07-31 | 4 | 20.7 | 10.8 | 52.2
23472 - TERRA PPTO C (MANZANA 4) | PL - 1189 | Outinord IND 1" | Concreto | Placa entrepiso torre 1, eje 13 al 19 entre F - J, Apt. 1310, 1311 y escalera costado oriental, eje 17 al 19 entre D - E, piso 9 al piso 10. | 2025-07-25 | 2025-07-29 | 2025-07-31 | 4 | 20.7 | 10.6 | 51.2
23472 - TERRA PPTO C (MANZANA 4) | PL - 1191 | Outinord IND 1" | Concreto | Placa entrepiso torre 1, eje 7 al 13 entre A - E, Apt. 1306 - 1307. | 2025-07-26 | 2025-08-23 | 2025-08-26 | 28 | 20.7 | 29.4 | 142
23472 - TERRA PPTO C (MANZANA 4) | PL - 1191 | Outinord IND 1" | Concreto | Placa entrepiso torre 1, eje 7 al 13 entre A - E, Apt. 1306 - 1307. | 2025-07-26 | 2025-08-23 | 2025-08-26 | 28 | 20.7 | 28.2 | 136.2
23472 - TERRA PPTO C (MANZANA 4) | PL - 1191 | Outinord IND 1" | Concreto | Placa entrepiso torre 1, eje 7 al 13 entre A - E, Apt. 1306 - 1307. | 2025-07-26 | 2025-08-23 | 2025-08-26 | 28 | 20.7 | 28 | 135.3
23472 - TERRA PPTO C (MANZANA 4) | PL - 1191 | Outinord IND 1" | Concreto | Placa entrepiso torre 1, eje 7 al 13 entre A - E, Apt. 1306 - 1307. | 2025-07-26 | 2025-08-09 | 2025-08-12 | 14 | 20.7 | 23 | 111.1
23472 - TERRA PPTO C (MANZANA 4) | PL - 1191 | Outinord IND 1" | Concreto | Placa entrepiso torre 1, eje 7 al 13 entre A - E, Apt. 1306 - 1307. | 2025-07-26 | 2025-08-09 | 2025-08-12 | 14 | 20.7 | 23.8 | 115
23472 - TERRA PPTO C (MANZANA 4) | PL - 1191 | Outinord IND 1" | Concreto | Placa entrepiso torre 1, eje 7 al 13 entre A - E, Apt. 1306 - 1307. | 2025-07-26 | 2025-08-02 | 2025-08-04 | 7 | 20.7 | 18.6 | 89.9
23472 - TERRA PPTO C (MANZANA 4) | PL - 1191 | Outinord IND 1" | Concreto | Placa entrepiso torre 1, eje 7 al 13 entre A - E, Apt. 1306 - 1307. | 2025-07-26 | 2025-08-02 | 2025-08-04 | 7 | 20.7 | 18.2 | 87.9
23472 - TERRA PPTO C (MANZANA 4) | PL - 1191 | Outinord IND 1" | Concreto | Placa entrepiso torre 1, eje 7 al 13 entre A - E, Apt. 1306 - 1307. | 2025-07-26 | 2025-07-29 | 2025-07-31 | 3 | 20.7 | 14.8 | 71.5
23472 - TERRA PPTO C (MANZANA 4) | PL - 1191 | Outinord IND 1" | Concreto | Placa entrepiso torre 1, eje 7 al 13 entre A - E, Apt. 1306 - 1307. | 2025-07-26 | 2025-07-29 | 2025-07-31 | 3 | 20.7 | 15.1 | 72.9
23472 - TERRA PPTO C (MANZANA 4) | PL - 1193 | Outinord IND 1" | Concreto | Placa entrepiso torre 1, eje 7 al 13 entre E - J, Apt. 1301, 1312. | 2025-07-28 | 2025-08-25 | 2025-08-26 | 28 | 20.7 | 26.6 | 128.5
23472 - TERRA PPTO C (MANZANA 4) | PL - 1193 | Outinord IND 1" | Concreto | Placa entrepiso torre 1, eje 7 al 13 entre E - J, Apt. 1301, 1312. | 2025-07-28 | 2025-08-25 | 2025-08-26 | 28 | 20.7 | 26.3 | 127.1
23472 - TERRA PPTO C (MANZANA 4) | PL - 1193 | Outinord IND 1" | Concreto | Placa entrepiso torre 1, eje 7 al 13 entre E - J, Apt. 1301, 1312. | 2025-07-28 | 2025-08-25 | 2025-08-26 | 28 | 20.7 | 26.2 | 126.6
23472 - TERRA PPTO C (MANZANA 4) | PL - 1193 | Outinord IND 1" | Concreto | Placa entrepiso torre 1, eje 7 al 13 entre E - J, Apt. 1301, 1312. | 2025-07-28 | 2025-08-11 | 2025-08-12 | 14 | 20.7 | 19.5 | 94.2
23472 - TERRA PPTO C (MANZANA 4) | PL - 1193 | Outinord IND 1" | Concreto | Placa entrepiso torre 1, eje 7 al 13 entre E - J, Apt. 1301, 1312. | 2025-07-28 | 2025-08-11 | 2025-08-12 | 14 | 20.7 | 19.2 | 92.8
23472 - TERRA PPTO C (MANZANA 4) | PL - 1193 | Outinord IND 1" | Concreto | Placa entrepiso torre 1, eje 7 al 13 entre E - J, Apt. 1301, 1312. | 2025-07-28 | 2025-08-04 | 2025-08-06 | 7 | 20.7 | 16 | 77.3
23472 - TERRA PPTO C (MANZANA 4) | PL - 1193 | Outinord IND 1" | Concreto | Placa entrepiso torre 1, eje 7 al 13 entre E - J, Apt. 1301, 1312. | 2025-07-28 | 2025-08-04 | 2025-08-06 | 7 | 20.7 | 16.5 | 79.7
23472 - TERRA PPTO C (MANZANA 4) | PL - 1193 | Outinord IND 1" | Concreto | Placa entrepiso torre 1, eje 7 al 13 entre E - J, Apt. 1301, 1312. | 2025-07-28 | 2025-07-31 | 2025-08-04 | 3 | 20.7 | 12.2 | 58.9
23472 - TERRA PPTO C (MANZANA 4) | PL - 1193 | Outinord IND 1" | Concreto | Placa entrepiso torre 1, eje 7 al 13 entre E - J, Apt. 1301, 1312. | 2025-07-28 | 2025-07-31 | 2025-08-04 | 3 | 20.7 | 11.9 | 57.5
23472 - TERRA PPTO C (MANZANA 4) | PL - 1194 | Outinord IND 1" | Concreto | Placa entrepiso torre 1, eje 1 al 7 entre A - E, APt. 1304, 1305 y escalera eje 1 al 2 entre D - G, costado occidental piso 10 al piso 11. | 2025-07-29 | 2025-08-26 | 2025-08-28 | 28 | 20.7 | 35.3 | 170.5
23472 - TERRA PPTO C (MANZANA 4) | PL - 1194 | Outinord IND 1" | Concreto | Placa entrepiso torre 1, eje 1 al 7 entre A - E, APt. 1304, 1305 y escalera eje 1 al 2 entre D - G, costado occidental piso 10 al piso 11. | 2025-07-29 | 2025-08-26 | 2025-08-28 | 28 | 20.7 | 35.6 | 172
23472 - TERRA PPTO C (MANZANA 4) | PL - 1194 | Outinord IND 1" | Concreto | Placa entrepiso torre 1, eje 1 al 7 entre A - E, APt. 1304, 1305 y escalera eje 1 al 2 entre D - G, costado occidental piso 10 al piso 11. | 2025-07-29 | 2025-08-26 | 2025-08-28 | 28 | 20.7 | 34.3 | 165.7
23472 - TERRA PPTO C (MANZANA 4) | PL - 1194 | Outinord IND 1" | Concreto | Placa entrepiso torre 1, eje 1 al 7 entre A - E, APt. 1304, 1305 y escalera eje 1 al 2 entre D - G, costado occidental piso 10 al piso 11. | 2025-07-29 | 2025-08-12 | 2025-08-14 | 14 | 20.7 | 28.1 | 135.7
23472 - TERRA PPTO C (MANZANA 4) | PL - 1194 | Outinord IND 1" | Concreto | Placa entrepiso torre 1, eje 1 al 7 entre A - E, APt. 1304, 1305 y escalera eje 1 al 2 entre D - G, costado occidental piso 10 al piso 11. | 2025-07-29 | 2025-08-12 | 2025-08-14 | 14 | 20.7 | 26.9 | 130
23472 - TERRA PPTO C (MANZANA 4) | PL - 1194 | Outinord IND 1" | Concreto | Placa entrepiso torre 1, eje 1 al 7 entre A - E, APt. 1304, 1305 y escalera eje 1 al 2 entre D - G, costado occidental piso 10 al piso 11. | 2025-07-29 | 2025-08-05 | 2025-08-06 | 7 | 20.7 | 22.3 | 107.7
23472 - TERRA PPTO C (MANZANA 4) | PL - 1194 | Outinord IND 1" | Concreto | Placa entrepiso torre 1, eje 1 al 7 entre A - E, APt. 1304, 1305 y escalera eje 1 al 2 entre D - G, costado occidental piso 10 al piso 11. | 2025-07-29 | 2025-08-05 | 2025-08-06 | 7 | 20.7 | 21.2 | 102.4
23472 - TERRA PPTO C (MANZANA 4) | PL - 1194 | Outinord IND 1" | Concreto | Placa entrepiso torre 1, eje 1 al 7 entre A - E, APt. 1304, 1305 y escalera eje 1 al 2 entre D - G, costado occidental piso 10 al piso 11. | 2025-07-29 | 2025-08-01 | 2025-08-04 | 3 | 20.7 | 16 | 77.3
23472 - TERRA PPTO C (MANZANA 4) | PL - 1194 | Outinord IND 1" | Concreto | Placa entrepiso torre 1, eje 1 al 7 entre A - E, APt. 1304, 1305 y escalera eje 1 al 2 entre D - G, costado occidental piso 10 al piso 11. | 2025-07-29 | 2025-08-01 | 2025-08-04 | 3 | 20.7 | 15.3 | 73.9
23472 - TERRA PPTO C (MANZANA 4) | PL - 1209 | Outinord IND 1" | Concreto | Placa entrepiso torre 1 eje 7 al 13 entre A - J apt 1406, 1407 y escalera salida de emergencia torre 3 costado oriental | 2025-08-09 | 2025-09-06 | 2025-09-08 | 28 | 20.7 | 25.3 | 122.2
23472 - TERRA PPTO C (MANZANA 4) | PL - 1209 | Outinord IND 1" | Concreto | Placa entrepiso torre 1 eje 7 al 13 entre A - J apt 1406, 1407 y escalera salida de emergencia torre 3 costado oriental | 2025-08-09 | 2025-09-06 | 2025-09-08 | 28 | 20.7 | 25.6 | 123.7
23472 - TERRA PPTO C (MANZANA 4) | PL - 1209 | Outinord IND 1" | Concreto | Placa entrepiso torre 1 eje 7 al 13 entre A - J apt 1406, 1407 y escalera salida de emergencia torre 3 costado oriental | 2025-08-09 | 2025-09-06 | 2025-09-08 | 28 | 20.7 | 25 | 120.8
23472 - TERRA PPTO C (MANZANA 4) | PL - 1209 | Outinord IND 1" | Concreto | Placa entrepiso torre 1 eje 7 al 13 entre A - J apt 1406, 1407 y escalera salida de emergencia torre 3 costado oriental | 2025-08-09 | 2025-08-23 | 2025-08-26 | 14 | 20.7 | 20.3 | 98.1
23472 - TERRA PPTO C (MANZANA 4) | PL - 1209 | Outinord IND 1" | Concreto | Placa entrepiso torre 1 eje 7 al 13 entre A - J apt 1406, 1407 y escalera salida de emergencia torre 3 costado oriental | 2025-08-09 | 2025-08-23 | 2025-08-26 | 14 | 20.7 | 19.7 | 95.2
23472 - TERRA PPTO C (MANZANA 4) | PL - 1209 | Outinord IND 1" | Concreto | Placa entrepiso torre 1 eje 7 al 13 entre A - J apt 1406, 1407 y escalera salida de emergencia torre 3 costado oriental | 2025-08-09 | 2025-08-16 | 2025-08-19 | 7 | 20.7 | 13.7 | 66.2
23472 - TERRA PPTO C (MANZANA 4) | PL - 1209 | Outinord IND 1" | Concreto | Placa entrepiso torre 1 eje 7 al 13 entre A - J apt 1406, 1407 y escalera salida de emergencia torre 3 costado oriental | 2025-08-09 | 2025-08-16 | 2025-08-19 | 7 | 20.7 | 13.5 | 65.2
23472 - TERRA PPTO C (MANZANA 4) | PL - 1209 | Outinord IND 1" | Concreto | Placa entrepiso torre 1 eje 7 al 13 entre A - J apt 1406, 1407 y escalera salida de emergencia torre 3 costado oriental | 2025-08-09 | 2025-08-12 | 2025-08-14 | 3 | 20.7 | 11.9 | 57.5
23472 - TERRA PPTO C (MANZANA 4) | PL - 1209 | Outinord IND 1" | Concreto | Placa entrepiso torre 1 eje 7 al 13 entre A - J apt 1406, 1407 y escalera salida de emergencia torre 3 costado oriental | 2025-08-09 | 2025-08-12 | 2025-08-14 | 3 | 20.7 | 11.7 | 56.5
23472 - TERRA PPTO C (MANZANA 4) | PL - 1219 | Outinord IND 1" | Concreto | Placa entrepiso torre 1 eje 12 al 19 entre A - E apt 1508, 1509 | 2025-08-14 | 2025-09-11 | 2025-09-15 | 28 | 20.7 | 32.9 | 158.9
23472 - TERRA PPTO C (MANZANA 4) | PL - 1219 | Outinord IND 1" | Concreto | Placa entrepiso torre 1 eje 12 al 19 entre A - E apt 1508, 1509 | 2025-08-14 | 2025-09-11 | 2025-09-15 | 28 | 20.7 | 31.5 | 152.2
23472 - TERRA PPTO C (MANZANA 4) | PL - 1219 | Outinord IND 1" | Concreto | Placa entrepiso torre 1 eje 12 al 19 entre A - E apt 1508, 1509 | 2025-08-14 | 2025-09-11 | 2025-09-15 | 28 | 20.7 | 31.8 | 153.6
23472 - TERRA PPTO C (MANZANA 4) | PL - 1219 | Outinord IND 1" | Concreto | Placa entrepiso torre 1 eje 12 al 19 entre A - E apt 1508, 1509 | 2025-08-14 | 2025-08-28 | 2025-09-03 | 14 | 20.7 | 25.4 | 122.7
23472 - TERRA PPTO C (MANZANA 4) | PL - 1219 | Outinord IND 1" | Concreto | Placa entrepiso torre 1 eje 12 al 19 entre A - E apt 1508, 1509 | 2025-08-14 | 2025-08-28 | 2025-09-03 | 14 | 20.7 | 25.5 | 123.2
23472 - TERRA PPTO C (MANZANA 4) | PL - 1219 | Outinord IND 1" | Concreto | Placa entrepiso torre 1 eje 12 al 19 entre A - E apt 1508, 1509 | 2025-08-14 | 2025-08-21 | 2025-08-26 | 7 | 20.7 | 20.3 | 98.1
23472 - TERRA PPTO C (MANZANA 4) | PL - 1219 | Outinord IND 1" | Concreto | Placa entrepiso torre 1 eje 12 al 19 entre A - E apt 1508, 1509 | 2025-08-14 | 2025-08-21 | 2025-08-26 | 7 | 20.7 | 20.2 | 97.6
23472 - TERRA PPTO C (MANZANA 4) | PL - 1219 | Outinord IND 1" | Concreto | Placa entrepiso torre 1 eje 12 al 19 entre A - E apt 1508, 1509 | 2025-08-14 | 2025-08-17 | 2025-08-19 | 3 | 20.7 | 15.6 | 75.4
23472 - TERRA PPTO C (MANZANA 4) | PL - 1219 | Outinord IND 1" | Concreto | Placa entrepiso torre 1 eje 12 al 19 entre A - E apt 1508, 1509 | 2025-08-14 | 2025-08-17 | 2025-08-19 | 3 | 20.7 | 15.4 | 74.4
23472 - TERRA PPTO C (MANZANA 4) | PL - 1221 | Outinord IND 1" | Concreto | Placa entrepiso torre 1 eje 13 al 19 entre F - J apt 1510, 1511 y escalera eje 17 al 19 entre D - G piso 10 al piso 11 costado oriental | 2025-08-15 | 2025-09-12 | 2025-09-15 | 28 | 20.7 | 37.2 | 179.7
23472 - TERRA PPTO C (MANZANA 4) | PL - 1221 | Outinord IND 1" | Concreto | Placa entrepiso torre 1 eje 13 al 19 entre F - J apt 1510, 1511 y escalera eje 17 al 19 entre D - G piso 10 al piso 11 costado oriental | 2025-08-15 | 2025-09-12 | 2025-09-15 | 28 | 20.7 | 36.2 | 174.9
23472 - TERRA PPTO C (MANZANA 4) | PL - 1221 | Outinord IND 1" | Concreto | Placa entrepiso torre 1 eje 13 al 19 entre F - J apt 1510, 1511 y escalera eje 17 al 19 entre D - G piso 10 al piso 11 costado oriental | 2025-08-15 | 2025-09-12 | 2025-09-15 | 28 | 20.7 | 36.7 | 177.3
23472 - TERRA PPTO C (MANZANA 4) | PL - 1221 | Outinord IND 1" | Concreto | Placa entrepiso torre 1 eje 13 al 19 entre F - J apt 1510, 1511 y escalera eje 17 al 19 entre D - G piso 10 al piso 11 costado oriental | 2025-08-15 | 2025-08-29 | 2025-09-03 | 14 | 20.7 | 28.8 | 139.1
23472 - TERRA PPTO C (MANZANA 4) | PL - 1221 | Outinord IND 1" | Concreto | Placa entrepiso torre 1 eje 13 al 19 entre F - J apt 1510, 1511 y escalera eje 17 al 19 entre D - G piso 10 al piso 11 costado oriental | 2025-08-15 | 2025-08-29 | 2025-09-03 | 14 | 20.7 | 28.7 | 138.6
23472 - TERRA PPTO C (MANZANA 4) | PL - 1221 | Outinord IND 1" | Concreto | Placa entrepiso torre 1 eje 13 al 19 entre F - J apt 1510, 1511 y escalera eje 17 al 19 entre D - G piso 10 al piso 11 costado oriental | 2025-08-15 | 2025-08-22 | 2025-08-26 | 7 | 20.7 | 24.5 | 118.4
23472 - TERRA PPTO C (MANZANA 4) | PL - 1221 | Outinord IND 1" | Concreto | Placa entrepiso torre 1 eje 13 al 19 entre F - J apt 1510, 1511 y escalera eje 17 al 19 entre D - G piso 10 al piso 11 costado oriental | 2025-08-15 | 2025-08-22 | 2025-08-26 | 7 | 20.7 | 24.7 | 119.3
23472 - TERRA PPTO C (MANZANA 4) | PL - 1221 | Outinord IND 1" | Concreto | Placa entrepiso torre 1 eje 13 al 19 entre F - J apt 1510, 1511 y escalera eje 17 al 19 entre D - G piso 10 al piso 11 costado oriental | 2025-08-15 | 2025-08-19 | 2025-08-21 | 4 | 20.7 | 20.3 | 98.1
23472 - TERRA PPTO C (MANZANA 4) | PL - 1221 | Outinord IND 1" | Concreto | Placa entrepiso torre 1 eje 13 al 19 entre F - J apt 1510, 1511 y escalera eje 17 al 19 entre D - G piso 10 al piso 11 costado oriental | 2025-08-15 | 2025-08-19 | 2025-08-21 | 4 | 20.7 | 20 | 96.6
23472 - TERRA PPTO C (MANZANA 4) | PL - 1233 | Outinord IND 1" | Concreto | Placa entrepiso torre 1 eje 13 al 19 entre F - J apt 1610, 1611 | 2025-08-25 | 2025-09-22 | 2025-09-25 | 28 | 20.7 | 32.1 | 155.1
23472 - TERRA PPTO C (MANZANA 4) | PL - 1233 | Outinord IND 1" | Concreto | Placa entrepiso torre 1 eje 13 al 19 entre F - J apt 1610, 1611 | 2025-08-25 | 2025-09-22 | 2025-09-25 | 28 | 20.7 | 32.5 | 157
23472 - TERRA PPTO C (MANZANA 4) | PL - 1233 | Outinord IND 1" | Concreto | Placa entrepiso torre 1 eje 13 al 19 entre F - J apt 1610, 1611 | 2025-08-25 | 2025-09-22 | 2025-09-25 | 28 | 20.7 | 32.9 | 158.9
23472 - TERRA PPTO C (MANZANA 4) | PL - 1233 | Outinord IND 1" | Concreto | Placa entrepiso torre 1 eje 13 al 19 entre F - J apt 1610, 1611 | 2025-08-25 | 2025-09-08 | 2025-09-13 | 14 | 20.7 | 26.8 | 129.5
23472 - TERRA PPTO C (MANZANA 4) | PL - 1233 | Outinord IND 1" | Concreto | Placa entrepiso torre 1 eje 13 al 19 entre F - J apt 1610, 1611 | 2025-08-25 | 2025-09-08 | 2025-09-13 | 14 | 20.7 | 26.2 | 126.6
23472 - TERRA PPTO C (MANZANA 4) | PL - 1233 | Outinord IND 1" | Concreto | Placa entrepiso torre 1 eje 13 al 19 entre F - J apt 1610, 1611 | 2025-08-25 | 2025-09-01 | 2025-09-03 | 7 | 20.7 | 21.3 | 102.9
23472 - TERRA PPTO C (MANZANA 4) | PL - 1233 | Outinord IND 1" | Concreto | Placa entrepiso torre 1 eje 13 al 19 entre F - J apt 1610, 1611 | 2025-08-25 | 2025-09-01 | 2025-09-03 | 7 | 20.7 | 21.4 | 103.4
23472 - TERRA PPTO C (MANZANA 4) | PL - 1233 | Outinord IND 1" | Concreto | Placa entrepiso torre 1 eje 13 al 19 entre F - J apt 1610, 1611 | 2025-08-25 | 2025-08-28 | 2025-09-03 | 3 | 20.7 | 15.6 | 75.4
23472 - TERRA PPTO C (MANZANA 4) | PL - 1233 | Outinord IND 1" | Concreto | Placa entrepiso torre 1 eje 13 al 19 entre F - J apt 1610, 1611 | 2025-08-25 | 2025-08-28 | 2025-09-03 | 3 | 20.7 | 15.3 | 73.9
23472 - TERRA PPTO C (MANZANA 4) | PL - 1235 | Outinord IND 1" | Concreto | Placa entrepiso torre 1 eje 6 al 13 entre A - E apt 1606, 1607 y escalera eje 17 al 19 entre D - G costado oriental piso 12 al piso 13 | 2025-08-26 | 2025-09-23 | 2025-09-25 | 28 | 20.7 | 31.6 | 152.7
23472 - TERRA PPTO C (MANZANA 4) | PL - 1235 | Outinord IND 1" | Concreto | Placa entrepiso torre 1 eje 6 al 13 entre A - E apt 1606, 1607 y escalera eje 17 al 19 entre D - G costado oriental piso 12 al piso 13 | 2025-08-26 | 2025-09-23 | 2025-09-25 | 28 | 20.7 | 31.1 | 150.2
23472 - TERRA PPTO C (MANZANA 4) | PL - 1235 | Outinord IND 1" | Concreto | Placa entrepiso torre 1 eje 6 al 13 entre A - E apt 1606, 1607 y escalera eje 17 al 19 entre D - G costado oriental piso 12 al piso 13 | 2025-08-26 | 2025-09-23 | 2025-09-25 | 28 | 20.7 | 30.6 | 147.8
23472 - TERRA PPTO C (MANZANA 4) | PL - 1235 | Outinord IND 1" | Concreto | Placa entrepiso torre 1 eje 6 al 13 entre A - E apt 1606, 1607 y escalera eje 17 al 19 entre D - G costado oriental piso 12 al piso 13 | 2025-08-26 | 2025-09-09 | 2025-09-15 | 14 | 20.7 | 25 | 120.8
23472 - TERRA PPTO C (MANZANA 4) | PL - 1235 | Outinord IND 1" | Concreto | Placa entrepiso torre 1 eje 6 al 13 entre A - E apt 1606, 1607 y escalera eje 17 al 19 entre D - G costado oriental piso 12 al piso 13 | 2025-08-26 | 2025-09-09 | 2025-09-15 | 14 | 20.7 | 25.3 | 122.2
23472 - TERRA PPTO C (MANZANA 4) | PL - 1235 | Outinord IND 1" | Concreto | Placa entrepiso torre 1 eje 6 al 13 entre A - E apt 1606, 1607 y escalera eje 17 al 19 entre D - G costado oriental piso 12 al piso 13 | 2025-08-26 | 2025-09-02 | 2025-09-03 | 7 | 20.7 | 20 | 96.6
23472 - TERRA PPTO C (MANZANA 4) | PL - 1235 | Outinord IND 1" | Concreto | Placa entrepiso torre 1 eje 6 al 13 entre A - E apt 1606, 1607 y escalera eje 17 al 19 entre D - G costado oriental piso 12 al piso 13 | 2025-08-26 | 2025-09-02 | 2025-09-03 | 7 | 20.7 | 20.2 | 97.6
23472 - TERRA PPTO C (MANZANA 4) | PL - 1235 | Outinord IND 1" | Concreto | Placa entrepiso torre 1 eje 6 al 13 entre A - E apt 1606, 1607 y escalera eje 17 al 19 entre D - G costado oriental piso 12 al piso 13 | 2025-08-26 | 2025-08-29 | 2025-09-03 | 3 | 20.7 | 14.4 | 69.6
23472 - TERRA PPTO C (MANZANA 4) | PL - 1235 | Outinord IND 1" | Concreto | Placa entrepiso torre 1 eje 6 al 13 entre A - E apt 1606, 1607 y escalera eje 17 al 19 entre D - G costado oriental piso 12 al piso 13 | 2025-08-26 | 2025-08-29 | 2025-09-03 | 3 | 20.7 | 14.2 | 68.6
23472 - TERRA PPTO C (MANZANA 4) | PL - 1237 | Outinord IND 1" | Concreto | Salon comunal vigas pergolas eje 3 al 4 entre A - B cubierta comunal 2 escalera tipo 5 eje B - C entre 7 al 7´ Piso 4 al piso 5 y Placa bicicletero piso 5 y pozo Inyector | 2025-08-27 | 2025-09-24 | 2025-09-25 | 28 | 27.6 | 41.9 | 151.8
23472 - TERRA PPTO C (MANZANA 4) | PL - 1237 | Outinord IND 1" | Concreto | Salon comunal vigas pergolas eje 3 al 4 entre A - B cubierta comunal 2 escalera tipo 5 eje B - C entre 7 al 7´ Piso 4 al piso 5 y Placa bicicletero piso 5 y pozo Inyector | 2025-08-27 | 2025-09-24 | 2025-09-25 | 28 | 27.6 | 42 | 152.2
23472 - TERRA PPTO C (MANZANA 4) | PL - 1237 | Outinord IND 1" | Concreto | Salon comunal vigas pergolas eje 3 al 4 entre A - B cubierta comunal 2 escalera tipo 5 eje B - C entre 7 al 7´ Piso 4 al piso 5 y Placa bicicletero piso 5 y pozo Inyector | 2025-08-27 | 2025-09-24 | 2025-09-25 | 28 | 27.6 | 41.4 | 150
23472 - TERRA PPTO C (MANZANA 4) | PL - 1237 | Outinord IND 1" | Concreto | Salon comunal vigas pergolas eje 3 al 4 entre A - B cubierta comunal 2 escalera tipo 5 eje B - C entre 7 al 7´ Piso 4 al piso 5 y Placa bicicletero piso 5 y pozo Inyector | 2025-08-27 | 2025-09-10 | 2025-09-15 | 14 | 27.6 | 34.9 | 126.4
23472 - TERRA PPTO C (MANZANA 4) | PL - 1237 | Outinord IND 1" | Concreto | Salon comunal vigas pergolas eje 3 al 4 entre A - B cubierta comunal 2 escalera tipo 5 eje B - C entre 7 al 7´ Piso 4 al piso 5 y Placa bicicletero piso 5 y pozo Inyector | 2025-08-27 | 2025-09-10 | 2025-09-15 | 14 | 27.6 | 36 | 130.4
23472 - TERRA PPTO C (MANZANA 4) | PL - 1237 | Outinord IND 1" | Concreto | Salon comunal vigas pergolas eje 3 al 4 entre A - B cubierta comunal 2 escalera tipo 5 eje B - C entre 7 al 7´ Piso 4 al piso 5 y Placa bicicletero piso 5 y pozo Inyector | 2025-08-27 | 2025-09-03 | 2025-09-05 | 7 | 27.6 | 28.9 | 104.7
23472 - TERRA PPTO C (MANZANA 4) | PL - 1237 | Outinord IND 1" | Concreto | Salon comunal vigas pergolas eje 3 al 4 entre A - B cubierta comunal 2 escalera tipo 5 eje B - C entre 7 al 7´ Piso 4 al piso 5 y Placa bicicletero piso 5 y pozo Inyector | 2025-08-27 | 2025-09-03 | 2025-09-05 | 7 | 27.6 | 28 | 101.4
23472 - TERRA PPTO C (MANZANA 4) | PL - 1237 | Outinord IND 1" | Concreto | Salon comunal vigas pergolas eje 3 al 4 entre A - B cubierta comunal 2 escalera tipo 5 eje B - C entre 7 al 7´ Piso 4 al piso 5 y Placa bicicletero piso 5 y pozo Inyector | 2025-08-27 | 2025-08-30 | 2025-09-03 | 3 | 27.6 | 24.1 | 87.3
23472 - TERRA PPTO C (MANZANA 4) | PL - 1237 | Outinord IND 1" | Concreto | Salon comunal vigas pergolas eje 3 al 4 entre A - B cubierta comunal 2 escalera tipo 5 eje B - C entre 7 al 7´ Piso 4 al piso 5 y Placa bicicletero piso 5 y pozo Inyector | 2025-08-27 | 2025-08-30 | 2025-09-03 | 3 | 27.6 | 23.5 | 85.1
23472 - TERRA PPTO C (MANZANA 4) | PL - 1238 | Outinord IND 1" | Concreto | Placa Entrepiso Torre 1 Eje 7 al 13 Entre F- J Apt 1601 , 1612 | 2025-08-27 | 2025-09-24 | 2025-09-25 | 28 | 20.7 | 31.2 | 150.7
23472 - TERRA PPTO C (MANZANA 4) | PL - 1238 | Outinord IND 1" | Concreto | Placa Entrepiso Torre 1 Eje 7 al 13 Entre F- J Apt 1601 , 1612 | 2025-08-27 | 2025-09-24 | 2025-09-25 | 28 | 20.7 | 31.7 | 153.1
23472 - TERRA PPTO C (MANZANA 4) | PL - 1238 | Outinord IND 1" | Concreto | Placa Entrepiso Torre 1 Eje 7 al 13 Entre F- J Apt 1601 , 1612 | 2025-08-27 | 2025-09-24 | 2025-09-25 | 28 | 20.7 | 31 | 149.8
23472 - TERRA PPTO C (MANZANA 4) | PL - 1238 | Outinord IND 1" | Concreto | Placa Entrepiso Torre 1 Eje 7 al 13 Entre F- J Apt 1601 , 1612 | 2025-08-27 | 2025-09-10 | 2025-09-15 | 14 | 20.7 | 27.5 | 132.9
23472 - TERRA PPTO C (MANZANA 4) | PL - 1238 | Outinord IND 1" | Concreto | Placa Entrepiso Torre 1 Eje 7 al 13 Entre F- J Apt 1601 , 1612 | 2025-08-27 | 2025-09-10 | 2025-09-15 | 14 | 20.7 | 26.3 | 127.1
23472 - TERRA PPTO C (MANZANA 4) | PL - 1238 | Outinord IND 1" | Concreto | Placa Entrepiso Torre 1 Eje 7 al 13 Entre F- J Apt 1601 , 1612 | 2025-08-27 | 2025-09-03 | 2025-09-05 | 7 | 20.7 | 24 | 115.9
23472 - TERRA PPTO C (MANZANA 4) | PL - 1238 | Outinord IND 1" | Concreto | Placa Entrepiso Torre 1 Eje 7 al 13 Entre F- J Apt 1601 , 1612 | 2025-08-27 | 2025-09-03 | 2025-09-05 | 7 | 20.7 | 24.2 | 116.9
23472 - TERRA PPTO C (MANZANA 4) | PL - 1238 | Outinord IND 1" | Concreto | Placa Entrepiso Torre 1 Eje 7 al 13 Entre F- J Apt 1601 , 1612 | 2025-08-27 | 2025-08-30 | 2025-09-03 | 3 | 20.7 | 20 | 96.6
23472 - TERRA PPTO C (MANZANA 4) | PL - 1238 | Outinord IND 1" | Concreto | Placa Entrepiso Torre 1 Eje 7 al 13 Entre F- J Apt 1601 , 1612 | 2025-08-27 | 2025-08-30 | 2025-09-03 | 3 | 20.7 | 19.7 | 95.2
23472 - TERRA PPTO C (MANZANA 4) | PL - 1240 | Outinord IND 1" | Concreto | Placa entrepiso torre 1 eje 1 al 5 entre A - E apt 1604, 1605 y escalera eje 1 al 2 entre D - G costado oriental piso 13 al piso 14 | 2025-08-28 | 2025-09-25 | 2025-09-30 | 28 | 20.7 | 35 | 169.1
23472 - TERRA PPTO C (MANZANA 4) | PL - 1240 | Outinord IND 1" | Concreto | Placa entrepiso torre 1 eje 1 al 5 entre A - E apt 1604, 1605 y escalera eje 1 al 2 entre D - G costado oriental piso 13 al piso 14 | 2025-08-28 | 2025-09-25 | 2025-09-30 | 28 | 20.7 | 34.4 | 166.2
23472 - TERRA PPTO C (MANZANA 4) | PL - 1240 | Outinord IND 1" | Concreto | Placa entrepiso torre 1 eje 1 al 5 entre A - E apt 1604, 1605 y escalera eje 1 al 2 entre D - G costado oriental piso 13 al piso 14 | 2025-08-28 | 2025-09-25 | 2025-09-30 | 28 | 20.7 | 34.7 | 167.6
23472 - TERRA PPTO C (MANZANA 4) | PL - 1240 | Outinord IND 1" | Concreto | Placa entrepiso torre 1 eje 1 al 5 entre A - E apt 1604, 1605 y escalera eje 1 al 2 entre D - G costado oriental piso 13 al piso 14 | 2025-08-28 | 2025-09-11 | 2025-09-15 | 14 | 20.7 | 30.2 | 145.9
23472 - TERRA PPTO C (MANZANA 4) | PL - 1240 | Outinord IND 1" | Concreto | Placa entrepiso torre 1 eje 1 al 5 entre A - E apt 1604, 1605 y escalera eje 1 al 2 entre D - G costado oriental piso 13 al piso 14 | 2025-08-28 | 2025-09-11 | 2025-09-15 | 14 | 20.7 | 30 | 144.9
23472 - TERRA PPTO C (MANZANA 4) | PL - 1240 | Outinord IND 1" | Concreto | Placa entrepiso torre 1 eje 1 al 5 entre A - E apt 1604, 1605 y escalera eje 1 al 2 entre D - G costado oriental piso 13 al piso 14 | 2025-08-28 | 2025-09-04 | 2025-09-05 | 7 | 20.7 | 25.2 | 121.7
23472 - TERRA PPTO C (MANZANA 4) | PL - 1240 | Outinord IND 1" | Concreto | Placa entrepiso torre 1 eje 1 al 5 entre A - E apt 1604, 1605 y escalera eje 1 al 2 entre D - G costado oriental piso 13 al piso 14 | 2025-08-28 | 2025-09-04 | 2025-09-05 | 7 | 20.7 | 24.8 | 119.8
23472 - TERRA PPTO C (MANZANA 4) | PL - 1240 | Outinord IND 1" | Concreto | Placa entrepiso torre 1 eje 1 al 5 entre A - E apt 1604, 1605 y escalera eje 1 al 2 entre D - G costado oriental piso 13 al piso 14 | 2025-08-28 | 2025-08-31 | 2025-09-03 | 3 | 20.7 | 18.4 | 88.9
23472 - TERRA PPTO C (MANZANA 4) | PL - 1240 | Outinord IND 1" | Concreto | Placa entrepiso torre 1 eje 1 al 5 entre A - E apt 1604, 1605 y escalera eje 1 al 2 entre D - G costado oriental piso 13 al piso 14 | 2025-08-28 | 2025-08-31 | 2025-09-03 | 3 | 20.7 | 18.5 | 89.4
23472 - TERRA PPTO C (MANZANA 4) | PL - 1242 | Outinord IND 1" | Concreto | Placa entrepiso torre 1 eje 1 al 6 entre F - J apt 1603, 1602 | 2025-08-29 | 2025-09-26 | 2025-09-30 | 28 | 20.7 | 36.5 | 176.3
23472 - TERRA PPTO C (MANZANA 4) | PL - 1242 | Outinord IND 1" | Concreto | Placa entrepiso torre 1 eje 1 al 6 entre F - J apt 1603, 1602 | 2025-08-29 | 2025-09-26 | 2025-09-30 | 28 | 20.7 | 35.4 | 171
23472 - TERRA PPTO C (MANZANA 4) | PL - 1242 | Outinord IND 1" | Concreto | Placa entrepiso torre 1 eje 1 al 6 entre F - J apt 1603, 1602 | 2025-08-29 | 2025-09-26 | 2025-09-30 | 28 | 20.7 | 35.6 | 172
23472 - TERRA PPTO C (MANZANA 4) | PL - 1242 | Outinord IND 1" | Concreto | Placa entrepiso torre 1 eje 1 al 6 entre F - J apt 1603, 1602 | 2025-08-29 | 2025-09-12 | 2025-09-15 | 14 | 20.7 | 30.1 | 145.4
23472 - TERRA PPTO C (MANZANA 4) | PL - 1242 | Outinord IND 1" | Concreto | Placa entrepiso torre 1 eje 1 al 6 entre F - J apt 1603, 1602 | 2025-08-29 | 2025-09-12 | 2025-09-15 | 14 | 20.7 | 30.3 | 146.4
23472 - TERRA PPTO C (MANZANA 4) | PL - 1242 | Outinord IND 1" | Concreto | Placa entrepiso torre 1 eje 1 al 6 entre F - J apt 1603, 1602 | 2025-08-29 | 2025-09-05 | 2025-09-08 | 7 | 20.7 | 24.4 | 117.9
23472 - TERRA PPTO C (MANZANA 4) | PL - 1242 | Outinord IND 1" | Concreto | Placa entrepiso torre 1 eje 1 al 6 entre F - J apt 1603, 1602 | 2025-08-29 | 2025-09-05 | 2025-09-08 | 7 | 20.7 | 25.5 | 123.2
23472 - TERRA PPTO C (MANZANA 4) | PL - 1242 | Outinord IND 1" | Concreto | Placa entrepiso torre 1 eje 1 al 6 entre F - J apt 1603, 1602 | 2025-08-29 | 2025-09-02 | 2025-09-05 | 4 | 20.7 | 20.6 | 99.5
23472 - TERRA PPTO C (MANZANA 4) | PL - 1242 | Outinord IND 1" | Concreto | Placa entrepiso torre 1 eje 1 al 6 entre F - J apt 1603, 1602 | 2025-08-29 | 2025-09-02 | 2025-09-05 | 4 | 20.7 | 20.8 | 100.5
23472 - TERRA PPTO C (MANZANA 4) | PL - 1245 | Outinord IND 1" | Concreto | Placa entrepiso torre 1 eje 12 al 19 entre A - E apt 1708, 1709 y escalera eje 17 al 19 entre D - G costado oriental piso 13 al piso 14 | 2025-08-30 | 2025-09-27 | 2025-09-30 | 28 | 20.7 | 29.7 | 143.5
23472 - TERRA PPTO C (MANZANA 4) | PL - 1245 | Outinord IND 1" | Concreto | Placa entrepiso torre 1 eje 12 al 19 entre A - E apt 1708, 1709 y escalera eje 17 al 19 entre D - G costado oriental piso 13 al piso 14 | 2025-08-30 | 2025-09-27 | 2025-09-30 | 28 | 20.7 | 29.3 | 141.5
23472 - TERRA PPTO C (MANZANA 4) | PL - 1245 | Outinord IND 1" | Concreto | Placa entrepiso torre 1 eje 12 al 19 entre A - E apt 1708, 1709 y escalera eje 17 al 19 entre D - G costado oriental piso 13 al piso 14 | 2025-08-30 | 2025-09-27 | 2025-09-30 | 28 | 20.7 | 28.5 | 137.7
23472 - TERRA PPTO C (MANZANA 4) | PL - 1245 | Outinord IND 1" | Concreto | Placa entrepiso torre 1 eje 12 al 19 entre A - E apt 1708, 1709 y escalera eje 17 al 19 entre D - G costado oriental piso 13 al piso 14 | 2025-08-30 | 2025-09-13 | 2025-09-23 | 14 | 20.7 | 25.1 | 121.3
23472 - TERRA PPTO C (MANZANA 4) | PL - 1245 | Outinord IND 1" | Concreto | Placa entrepiso torre 1 eje 12 al 19 entre A - E apt 1708, 1709 y escalera eje 17 al 19 entre D - G costado oriental piso 13 al piso 14 | 2025-08-30 | 2025-09-13 | 2025-09-23 | 14 | 20.7 | 24.2 | 116.9
23472 - TERRA PPTO C (MANZANA 4) | PL - 1245 | Outinord IND 1" | Concreto | Placa entrepiso torre 1 eje 12 al 19 entre A - E apt 1708, 1709 y escalera eje 17 al 19 entre D - G costado oriental piso 13 al piso 14 | 2025-08-30 | 2025-09-06 | 2025-09-08 | 7 | 20.7 | 20.6 | 99.5
23472 - TERRA PPTO C (MANZANA 4) | PL - 1245 | Outinord IND 1" | Concreto | Placa entrepiso torre 1 eje 12 al 19 entre A - E apt 1708, 1709 y escalera eje 17 al 19 entre D - G costado oriental piso 13 al piso 14 | 2025-08-30 | 2025-09-06 | 2025-09-08 | 7 | 20.7 | 21 | 101.4
23472 - TERRA PPTO C (MANZANA 4) | PL - 1245 | Outinord IND 1" | Concreto | Placa entrepiso torre 1 eje 12 al 19 entre A - E apt 1708, 1709 y escalera eje 17 al 19 entre D - G costado oriental piso 13 al piso 14 | 2025-08-30 | 2025-09-02 | 2025-09-05 | 3 | 20.7 | 17.4 | 84.1
23472 - TERRA PPTO C (MANZANA 4) | PL - 1245 | Outinord IND 1" | Concreto | Placa entrepiso torre 1 eje 12 al 19 entre A - E apt 1708, 1709 y escalera eje 17 al 19 entre D - G costado oriental piso 13 al piso 14 | 2025-08-30 | 2025-09-02 | 2025-09-05 | 3 | 20.7 | 16.7 | 80.7
23472 - TERRA PPTO C (MANZANA 4) | PL - 1247 | Outinord IND 1" | Concreto | Placa entre piso torre 1 eje 13 al 19 entre F - J apt 1710,1711 | 2025-09-01 | 2025-09-29 | 2025-09-30 | 28 | 20.7 | 28.9 | 139.6
23472 - TERRA PPTO C (MANZANA 4) | PL - 1247 | Outinord IND 1" | Concreto | Placa entre piso torre 1 eje 13 al 19 entre F - J apt 1710,1711 | 2025-09-01 | 2025-09-29 | 2025-09-30 | 28 | 20.7 | 28 | 135.3
23472 - TERRA PPTO C (MANZANA 4) | PL - 1247 | Outinord IND 1" | Concreto | Placa entre piso torre 1 eje 13 al 19 entre F - J apt 1710,1711 | 2025-09-01 | 2025-09-29 | 2025-09-30 | 28 | 20.7 | 27.9 | 134.8
23472 - TERRA PPTO C (MANZANA 4) | PL - 1247 | Outinord IND 1" | Concreto | Placa entre piso torre 1 eje 13 al 19 entre F - J apt 1710,1711 | 2025-09-01 | 2025-09-15 | 2025-09-23 | 14 | 20.7 | 24.7 | 119.3
23472 - TERRA PPTO C (MANZANA 4) | PL - 1247 | Outinord IND 1" | Concreto | Placa entre piso torre 1 eje 13 al 19 entre F - J apt 1710,1711 | 2025-09-01 | 2025-09-15 | 2025-09-23 | 14 | 20.7 | 24.1 | 116.4
23472 - TERRA PPTO C (MANZANA 4) | PL - 1247 | Outinord IND 1" | Concreto | Placa entre piso torre 1 eje 13 al 19 entre F - J apt 1710,1711 | 2025-09-01 | 2025-09-08 | 2025-09-13 | 7 | 20.7 | 19.6 | 94.7
23472 - TERRA PPTO C (MANZANA 4) | PL - 1247 | Outinord IND 1" | Concreto | Placa entre piso torre 1 eje 13 al 19 entre F - J apt 1710,1711 | 2025-09-01 | 2025-09-08 | 2025-09-13 | 7 | 20.7 | 19.4 | 93.7
23472 - TERRA PPTO C (MANZANA 4) | PL - 1247 | Outinord IND 1" | Concreto | Placa entre piso torre 1 eje 13 al 19 entre F - J apt 1710,1711 | 2025-09-01 | 2025-09-04 | 2025-09-05 | 3 | 20.7 | 16 | 77.3
23472 - TERRA PPTO C (MANZANA 4) | PL - 1247 | Outinord IND 1" | Concreto | Placa entre piso torre 1 eje 13 al 19 entre F - J apt 1710,1711 | 2025-09-01 | 2025-09-04 | 2025-09-05 | 3 | 20.7 | 15.7 | 75.8
23472 - TERRA PPTO C (MANZANA 4) | PL - 1249 | Outinord IND 1" | Concreto | Placa entre piso torre 1 eje 7 al 13 entre A - E apt 1706 , 1707 | 2025-09-02 | 2025-09-30 | 2025-10-08 | 28 | 20.7 | 29.4 | 142
23472 - TERRA PPTO C (MANZANA 4) | PL - 1249 | Outinord IND 1" | Concreto | Placa entre piso torre 1 eje 7 al 13 entre A - E apt 1706 , 1707 | 2025-09-02 | 2025-09-30 | 2025-10-08 | 28 | 20.7 | 29.2 | 141.1
23472 - TERRA PPTO C (MANZANA 4) | PL - 1249 | Outinord IND 1" | Concreto | Placa entre piso torre 1 eje 7 al 13 entre A - E apt 1706 , 1707 | 2025-09-02 | 2025-09-30 | 2025-10-08 | 28 | 20.7 | 29.1 | 140.6
23472 - TERRA PPTO C (MANZANA 4) | PL - 1249 | Outinord IND 1" | Concreto | Placa entre piso torre 1 eje 7 al 13 entre A - E apt 1706 , 1707 | 2025-09-02 | 2025-09-16 | 2025-09-23 | 14 | 20.7 | 25.7 | 124.2
23472 - TERRA PPTO C (MANZANA 4) | PL - 1249 | Outinord IND 1" | Concreto | Placa entre piso torre 1 eje 7 al 13 entre A - E apt 1706 , 1707 | 2025-09-02 | 2025-09-16 | 2025-09-23 | 14 | 20.7 | 25.5 | 123.2
23472 - TERRA PPTO C (MANZANA 4) | PL - 1249 | Outinord IND 1" | Concreto | Placa entre piso torre 1 eje 7 al 13 entre A - E apt 1706 , 1707 | 2025-09-02 | 2025-09-09 | 2025-09-15 | 7 | 20.7 | 22.5 | 108.7
23472 - TERRA PPTO C (MANZANA 4) | PL - 1249 | Outinord IND 1" | Concreto | Placa entre piso torre 1 eje 7 al 13 entre A - E apt 1706 , 1707 | 2025-09-02 | 2025-09-09 | 2025-09-15 | 7 | 20.7 | 22.3 | 107.7
23472 - TERRA PPTO C (MANZANA 4) | PL - 1249 | Outinord IND 1" | Concreto | Placa entre piso torre 1 eje 7 al 13 entre A - E apt 1706 , 1707 | 2025-09-02 | 2025-09-05 | 2025-09-08 | 3 | 20.7 | 12.9 | 62.3
23472 - TERRA PPTO C (MANZANA 4) | PL - 1249 | Outinord IND 1" | Concreto | Placa entre piso torre 1 eje 7 al 13 entre A - E apt 1706 , 1707 | 2025-09-02 | 2025-09-05 | 2025-09-08 | 3 | 20.7 | 12.8 | 61.8
23472 - TERRA PPTO C (MANZANA 4) | PL - 1261 | Outinord IND 1" | Concreto | Placa entrepiso torre 1 eje 13 al 19 entre F - J apt 1810, 1811 | 2025-09-08 | 2025-10-06 | 2025-10-08 | 28 | 20.7 | 30.8 | 148.8
23472 - TERRA PPTO C (MANZANA 4) | PL - 1261 | Outinord IND 1" | Concreto | Placa entrepiso torre 1 eje 13 al 19 entre F - J apt 1810, 1811 | 2025-09-08 | 2025-10-06 | 2025-10-08 | 28 | 20.7 | 31.6 | 152.7
23472 - TERRA PPTO C (MANZANA 4) | PL - 1261 | Outinord IND 1" | Concreto | Placa entrepiso torre 1 eje 13 al 19 entre F - J apt 1810, 1811 | 2025-09-08 | 2025-10-06 | 2025-10-08 | 28 | 20.7 | 30.3 | 146.4
23472 - TERRA PPTO C (MANZANA 4) | PL - 1261 | Outinord IND 1" | Concreto | Placa entrepiso torre 1 eje 13 al 19 entre F - J apt 1810, 1811 | 2025-09-08 | 2025-09-22 | 2025-09-25 | 14 | 20.7 | 28 | 135.3
23472 - TERRA PPTO C (MANZANA 4) | PL - 1261 | Outinord IND 1" | Concreto | Placa entrepiso torre 1 eje 13 al 19 entre F - J apt 1810, 1811 | 2025-09-08 | 2025-09-22 | 2025-09-25 | 14 | 20.7 | 27 | 130.4
23472 - TERRA PPTO C (MANZANA 4) | PL - 1261 | Outinord IND 1" | Concreto | Placa entrepiso torre 1 eje 13 al 19 entre F - J apt 1810, 1811 | 2025-09-08 | 2025-09-15 | 2025-09-23 | 7 | 20.7 | 24.8 | 119.8
23472 - TERRA PPTO C (MANZANA 4) | PL - 1261 | Outinord IND 1" | Concreto | Placa entrepiso torre 1 eje 13 al 19 entre F - J apt 1810, 1811 | 2025-09-08 | 2025-09-15 | 2025-09-23 | 7 | 20.7 | 23.9 | 115.5
23472 - TERRA PPTO C (MANZANA 4) | PL - 1261 | Outinord IND 1" | Concreto | Placa entrepiso torre 1 eje 13 al 19 entre F - J apt 1810, 1811 | 2025-09-08 | 2025-09-11 | 2025-09-15 | 3 | 20.7 | 16.8 | 81.2
23472 - TERRA PPTO C (MANZANA 4) | PL - 1261 | Outinord IND 1" | Concreto | Placa entrepiso torre 1 eje 13 al 19 entre F - J apt 1810, 1811 | 2025-09-08 | 2025-09-11 | 2025-09-15 | 3 | 20.7 | 16.3 | 78.7
23472 - TERRA PPTO C (MANZANA 4) | PL - 1263 | Outinord IND 1" | Concreto | Placa entrepiso torre 1 eje 6 al 13 entre A - E apt 1806, 1807 y escalera eje 17 al 19 entre D - E costado oriental piso 15 al piso 16 | 2025-09-09 | 2025-10-07 | 2025-10-08 | 28 | 20.7 | 29 | 140.1
23472 - TERRA PPTO C (MANZANA 4) | PL - 1263 | Outinord IND 1" | Concreto | Placa entrepiso torre 1 eje 6 al 13 entre A - E apt 1806, 1807 y escalera eje 17 al 19 entre D - E costado oriental piso 15 al piso 16 | 2025-09-09 | 2025-10-07 | 2025-10-08 | 28 | 20.7 | 30 | 144.9
23472 - TERRA PPTO C (MANZANA 4) | PL - 1263 | Outinord IND 1" | Concreto | Placa entrepiso torre 1 eje 6 al 13 entre A - E apt 1806, 1807 y escalera eje 17 al 19 entre D - E costado oriental piso 15 al piso 16 | 2025-09-09 | 2025-10-07 | 2025-10-08 | 28 | 20.7 | 29.7 | 143.5
23472 - TERRA PPTO C (MANZANA 4) | PL - 1263 | Outinord IND 1" | Concreto | Placa entrepiso torre 1 eje 6 al 13 entre A - E apt 1806, 1807 y escalera eje 17 al 19 entre D - E costado oriental piso 15 al piso 16 | 2025-09-09 | 2025-09-23 | 2025-09-25 | 14 | 20.7 | 26.2 | 126.6
23472 - TERRA PPTO C (MANZANA 4) | PL - 1263 | Outinord IND 1" | Concreto | Placa entrepiso torre 1 eje 6 al 13 entre A - E apt 1806, 1807 y escalera eje 17 al 19 entre D - E costado oriental piso 15 al piso 16 | 2025-09-09 | 2025-09-23 | 2025-09-25 | 14 | 20.7 | 25 | 120.8
23472 - TERRA PPTO C (MANZANA 4) | PL - 1263 | Outinord IND 1" | Concreto | Placa entrepiso torre 1 eje 6 al 13 entre A - E apt 1806, 1807 y escalera eje 17 al 19 entre D - E costado oriental piso 15 al piso 16 | 2025-09-09 | 2025-09-16 | 2025-09-23 | 7 | 20.7 | 21.2 | 102.4
23472 - TERRA PPTO C (MANZANA 4) | PL - 1263 | Outinord IND 1" | Concreto | Placa entrepiso torre 1 eje 6 al 13 entre A - E apt 1806, 1807 y escalera eje 17 al 19 entre D - E costado oriental piso 15 al piso 16 | 2025-09-09 | 2025-09-16 | 2025-09-23 | 7 | 20.7 | 20.5 | 99
23472 - TERRA PPTO C (MANZANA 4) | PL - 1263 | Outinord IND 1" | Concreto | Placa entrepiso torre 1 eje 6 al 13 entre A - E apt 1806, 1807 y escalera eje 17 al 19 entre D - E costado oriental piso 15 al piso 16 | 2025-09-09 | 2025-09-12 | 2025-09-15 | 3 | 20.7 | 13.3 | 64.3
23472 - TERRA PPTO C (MANZANA 4) | PL - 1263 | Outinord IND 1" | Concreto | Placa entrepiso torre 1 eje 6 al 13 entre A - E apt 1806, 1807 y escalera eje 17 al 19 entre D - E costado oriental piso 15 al piso 16 | 2025-09-09 | 2025-09-12 | 2025-09-15 | 3 | 20.7 | 12.8 | 61.8
23472 - TERRA PPTO C (MANZANA 4) | PL - 1268 | Outinord IND 1" | Concreto | Salon Comunal Placa Sobrerecorrido Ascensor eje 3 al 4 entreA - B | 2025-09-17 | 2025-10-15 | 2025-10-24 | 28 | 27.6 | 39.2 | 142
23472 - TERRA PPTO C (MANZANA 4) | PL - 1268 | Outinord IND 1" | Concreto | Salon Comunal Placa Sobrerecorrido Ascensor eje 3 al 4 entreA - B | 2025-09-17 | 2025-10-15 | 2025-10-24 | 28 | 27.6 | 38.8 | 140.6
23472 - TERRA PPTO C (MANZANA 4) | PL - 1268 | Outinord IND 1" | Concreto | Salon Comunal Placa Sobrerecorrido Ascensor eje 3 al 4 entreA - B | 2025-09-17 | 2025-10-15 | 2025-10-24 | 28 | 27.6 | 38.4 | 139.1
23472 - TERRA PPTO C (MANZANA 4) | PL - 1268 | Outinord IND 1" | Concreto | Salon Comunal Placa Sobrerecorrido Ascensor eje 3 al 4 entreA - B | 2025-09-17 | 2025-10-01 | 2025-10-08 | 14 | 27.6 | 33.6 | 121.7
23472 - TERRA PPTO C (MANZANA 4) | PL - 1268 | Outinord IND 1" | Concreto | Salon Comunal Placa Sobrerecorrido Ascensor eje 3 al 4 entreA - B | 2025-09-17 | 2025-10-01 | 2025-10-08 | 14 | 27.6 | 33.7 | 122.1
23472 - TERRA PPTO C (MANZANA 4) | PL - 1268 | Outinord IND 1" | Concreto | Salon Comunal Placa Sobrerecorrido Ascensor eje 3 al 4 entreA - B | 2025-09-17 | 2025-09-24 | 2025-09-25 | 7 | 27.6 | 29.6 | 107.2
23472 - TERRA PPTO C (MANZANA 4) | PL - 1268 | Outinord IND 1" | Concreto | Salon Comunal Placa Sobrerecorrido Ascensor eje 3 al 4 entreA - B | 2025-09-17 | 2025-09-24 | 2025-09-25 | 7 | 27.6 | 29.2 | 105.8
23472 - TERRA PPTO C (MANZANA 4) | PL - 1268 | Outinord IND 1" | Concreto | Salon Comunal Placa Sobrerecorrido Ascensor eje 3 al 4 entreA - B | 2025-09-17 | 2025-09-20 | 2025-09-25 | 3 | 27.6 | 26.6 | 96.4
23472 - TERRA PPTO C (MANZANA 4) | PL - 1268 | Outinord IND 1" | Concreto | Salon Comunal Placa Sobrerecorrido Ascensor eje 3 al 4 entreA - B | 2025-09-17 | 2025-09-20 | 2025-09-25 | 3 | 27.6 | 25.7 | 93.1
23472 - TERRA PPTO C (MANZANA 4) | PL - 1272 | Outinord IND 1" | Concreto | Placa entrepiso torre 1 eje 1 al 7 entre F - J Apt 1802 , 1803 y escalera eje 1 al 2 entre D - G Costado occidental piso 15 al piso 16 | 2025-09-20 | 2025-10-18 | 2025-10-24 | 28 | 20.7 | 33.6 | 162.3
23472 - TERRA PPTO C (MANZANA 4) | PL - 1272 | Outinord IND 1" | Concreto | Placa entrepiso torre 1 eje 1 al 7 entre F - J Apt 1802 , 1803 y escalera eje 1 al 2 entre D - G Costado occidental piso 15 al piso 16 | 2025-09-20 | 2025-10-18 | 2025-10-24 | 28 | 20.7 | 32.5 | 157
23472 - TERRA PPTO C (MANZANA 4) | PL - 1272 | Outinord IND 1" | Concreto | Placa entrepiso torre 1 eje 1 al 7 entre F - J Apt 1802 , 1803 y escalera eje 1 al 2 entre D - G Costado occidental piso 15 al piso 16 | 2025-09-20 | 2025-10-18 | 2025-10-24 | 28 | 20.7 | 31.9 | 154.1
23472 - TERRA PPTO C (MANZANA 4) | PL - 1272 | Outinord IND 1" | Concreto | Placa entrepiso torre 1 eje 1 al 7 entre F - J Apt 1802 , 1803 y escalera eje 1 al 2 entre D - G Costado occidental piso 15 al piso 16 | 2025-09-20 | 2025-10-04 | 2025-10-08 | 14 | 20.7 | 27.9 | 134.8
23472 - TERRA PPTO C (MANZANA 4) | PL - 1272 | Outinord IND 1" | Concreto | Placa entrepiso torre 1 eje 1 al 7 entre F - J Apt 1802 , 1803 y escalera eje 1 al 2 entre D - G Costado occidental piso 15 al piso 16 | 2025-09-20 | 2025-10-04 | 2025-10-08 | 14 | 20.7 | 27.6 | 133.3
23472 - TERRA PPTO C (MANZANA 4) | PL - 1272 | Outinord IND 1" | Concreto | Placa entrepiso torre 1 eje 1 al 7 entre F - J Apt 1802 , 1803 y escalera eje 1 al 2 entre D - G Costado occidental piso 15 al piso 16 | 2025-09-20 | 2025-09-27 | 2025-09-30 | 7 | 20.7 | 23.8 | 115
23472 - TERRA PPTO C (MANZANA 4) | PL - 1272 | Outinord IND 1" | Concreto | Placa entrepiso torre 1 eje 1 al 7 entre F - J Apt 1802 , 1803 y escalera eje 1 al 2 entre D - G Costado occidental piso 15 al piso 16 | 2025-09-20 | 2025-09-27 | 2025-09-30 | 7 | 20.7 | 23.2 | 112.1
23472 - TERRA PPTO C (MANZANA 4) | PL - 1272 | Outinord IND 1" | Concreto | Placa entrepiso torre 1 eje 1 al 7 entre F - J Apt 1802 , 1803 y escalera eje 1 al 2 entre D - G Costado occidental piso 15 al piso 16 | 2025-09-20 | 2025-09-23 | 2025-09-25 | 3 | 20.7 | 19.7 | 95.2
23472 - TERRA PPTO C (MANZANA 4) | PL - 1272 | Outinord IND 1" | Concreto | Placa entrepiso torre 1 eje 1 al 7 entre F - J Apt 1802 , 1803 y escalera eje 1 al 2 entre D - G Costado occidental piso 15 al piso 16 | 2025-09-20 | 2025-09-23 | 2025-09-25 | 3 | 20.7 | 19.6 | 94.7
23472 - TERRA PPTO C (MANZANA 4) | PL - 1275 | Outinord IND 1" | Concreto | Placa entrepiso torre 1 eje 13 al 19 entre A - E apt. 1908, 1909 | 2025-09-22 | 2025-10-20 | 2025-10-24 | 28 | 20.7 | 27.8 | 134.3
23472 - TERRA PPTO C (MANZANA 4) | PL - 1275 | Outinord IND 1" | Concreto | Placa entrepiso torre 1 eje 13 al 19 entre A - E apt. 1908, 1909 | 2025-09-22 | 2025-10-20 | 2025-10-24 | 28 | 20.7 | 28 | 135.3
23472 - TERRA PPTO C (MANZANA 4) | PL - 1275 | Outinord IND 1" | Concreto | Placa entrepiso torre 1 eje 13 al 19 entre A - E apt. 1908, 1909 | 2025-09-22 | 2025-10-20 | 2025-10-24 | 28 | 20.7 | 28.6 | 138.2
23472 - TERRA PPTO C (MANZANA 4) | PL - 1275 | Outinord IND 1" | Concreto | Placa entrepiso torre 1 eje 13 al 19 entre A - E apt. 1908, 1909 | 2025-09-22 | 2025-10-06 | 2025-10-08 | 14 | 20.7 | 25.1 | 121.3
23472 - TERRA PPTO C (MANZANA 4) | PL - 1275 | Outinord IND 1" | Concreto | Placa entrepiso torre 1 eje 13 al 19 entre A - E apt. 1908, 1909 | 2025-09-22 | 2025-10-06 | 2025-10-08 | 14 | 20.7 | 24 | 115.9
23472 - TERRA PPTO C (MANZANA 4) | PL - 1275 | Outinord IND 1" | Concreto | Placa entrepiso torre 1 eje 13 al 19 entre A - E apt. 1908, 1909 | 2025-09-22 | 2025-09-29 | 2025-09-30 | 7 | 20.7 | 21 | 101.4
23472 - TERRA PPTO C (MANZANA 4) | PL - 1275 | Outinord IND 1" | Concreto | Placa entrepiso torre 1 eje 13 al 19 entre A - E apt. 1908, 1909 | 2025-09-22 | 2025-09-29 | 2025-09-30 | 7 | 20.7 | 20.8 | 100.5
23472 - TERRA PPTO C (MANZANA 4) | PL - 1275 | Outinord IND 1" | Concreto | Placa entrepiso torre 1 eje 13 al 19 entre A - E apt. 1908, 1909 | 2025-09-22 | 2025-09-25 | 2025-09-30 | 3 | 20.7 | 18.2 | 87.9
23472 - TERRA PPTO C (MANZANA 4) | PL - 1275 | Outinord IND 1" | Concreto | Placa entrepiso torre 1 eje 13 al 19 entre A - E apt. 1908, 1909 | 2025-09-22 | 2025-09-25 | 2025-09-30 | 3 | 20.7 | 17.3 | 83.6
23472 - TERRA PPTO C (MANZANA 4) | PL - 1277 | Outinord IND 1" | Concreto | Placa entre piso torre 1 eje 13 al 19 entre F - J apt 1910 , 1911 y escalera eje 1 al 2 entre D - G costado occidental piso 16 al piso 17 | 2025-09-23 | 2025-10-21 | 2025-10-24 | 28 | 20.7 | 27.5 | 132.9
23472 - TERRA PPTO C (MANZANA 4) | PL - 1277 | Outinord IND 1" | Concreto | Placa entre piso torre 1 eje 13 al 19 entre F - J apt 1910 , 1911 y escalera eje 1 al 2 entre D - G costado occidental piso 16 al piso 17 | 2025-09-23 | 2025-10-21 | 2025-10-24 | 28 | 20.7 | 27 | 130.4
23472 - TERRA PPTO C (MANZANA 4) | PL - 1277 | Outinord IND 1" | Concreto | Placa entre piso torre 1 eje 13 al 19 entre F - J apt 1910 , 1911 y escalera eje 1 al 2 entre D - G costado occidental piso 16 al piso 17 | 2025-09-23 | 2025-10-21 | 2025-10-24 | 28 | 20.7 | 26.3 | 127.1
23472 - TERRA PPTO C (MANZANA 4) | PL - 1277 | Outinord IND 1" | Concreto | Placa entre piso torre 1 eje 13 al 19 entre F - J apt 1910 , 1911 y escalera eje 1 al 2 entre D - G costado occidental piso 16 al piso 17 | 2025-09-23 | 2025-10-07 | 2025-10-08 | 14 | 20.7 | 23.6 | 114
23472 - TERRA PPTO C (MANZANA 4) | PL - 1277 | Outinord IND 1" | Concreto | Placa entre piso torre 1 eje 13 al 19 entre F - J apt 1910 , 1911 y escalera eje 1 al 2 entre D - G costado occidental piso 16 al piso 17 | 2025-09-23 | 2025-10-07 | 2025-10-08 | 14 | 20.7 | 23.3 | 112.6
23472 - TERRA PPTO C (MANZANA 4) | PL - 1277 | Outinord IND 1" | Concreto | Placa entre piso torre 1 eje 13 al 19 entre F - J apt 1910 , 1911 y escalera eje 1 al 2 entre D - G costado occidental piso 16 al piso 17 | 2025-09-23 | 2025-09-30 | 2025-10-08 | 7 | 20.7 | 19.9 | 96.1
23472 - TERRA PPTO C (MANZANA 4) | PL - 1277 | Outinord IND 1" | Concreto | Placa entre piso torre 1 eje 13 al 19 entre F - J apt 1910 , 1911 y escalera eje 1 al 2 entre D - G costado occidental piso 16 al piso 17 | 2025-09-23 | 2025-09-30 | 2025-10-08 | 7 | 20.7 | 20.2 | 97.6
23472 - TERRA PPTO C (MANZANA 4) | PL - 1277 | Outinord IND 1" | Concreto | Placa entre piso torre 1 eje 13 al 19 entre F - J apt 1910 , 1911 y escalera eje 1 al 2 entre D - G costado occidental piso 16 al piso 17 | 2025-09-23 | 2025-09-26 | 2025-09-30 | 3 | 20.7 | 17.3 | 83.6
23472 - TERRA PPTO C (MANZANA 4) | PL - 1277 | Outinord IND 1" | Concreto | Placa entre piso torre 1 eje 13 al 19 entre F - J apt 1910 , 1911 y escalera eje 1 al 2 entre D - G costado occidental piso 16 al piso 17 | 2025-09-23 | 2025-09-26 | 2025-09-30 | 3 | 20.7 | 16.7 | 80.7
23472 - TERRA PPTO C (MANZANA 4) | PL - 1279 | Outinord IND 1" | Concreto | Placa entre piso torre 1 eje 6 al 13 entre A - E apt 1906 , 1907 | 2025-09-24 | 2025-10-22 | 2025-10-24 | 28 | 20.7 | 34 | 164.3
23472 - TERRA PPTO C (MANZANA 4) | PL - 1279 | Outinord IND 1" | Concreto | Placa entre piso torre 1 eje 6 al 13 entre A - E apt 1906 , 1907 | 2025-09-24 | 2025-10-22 | 2025-10-24 | 28 | 20.7 | 33.1 | 159.9
23472 - TERRA PPTO C (MANZANA 4) | PL - 1279 | Outinord IND 1" | Concreto | Placa entre piso torre 1 eje 6 al 13 entre A - E apt 1906 , 1907 | 2025-09-24 | 2025-10-22 | 2025-10-24 | 28 | 20.7 | 32.5 | 157
23472 - TERRA PPTO C (MANZANA 4) | PL - 1279 | Outinord IND 1" | Concreto | Placa entre piso torre 1 eje 6 al 13 entre A - E apt 1906 , 1907 | 2025-09-24 | 2025-10-08 | 2025-10-13 | 14 | 20.7 | 28.9 | 139.6
23472 - TERRA PPTO C (MANZANA 4) | PL - 1279 | Outinord IND 1" | Concreto | Placa entre piso torre 1 eje 6 al 13 entre A - E apt 1906 , 1907 | 2025-09-24 | 2025-10-08 | 2025-10-13 | 14 | 20.7 | 29 | 140.1
23472 - TERRA PPTO C (MANZANA 4) | PL - 1279 | Outinord IND 1" | Concreto | Placa entre piso torre 1 eje 6 al 13 entre A - E apt 1906 , 1907 | 2025-09-24 | 2025-10-01 | 2025-10-08 | 7 | 20.7 | 25.8 | 124.6
23472 - TERRA PPTO C (MANZANA 4) | PL - 1279 | Outinord IND 1" | Concreto | Placa entre piso torre 1 eje 6 al 13 entre A - E apt 1906 , 1907 | 2025-09-24 | 2025-10-01 | 2025-10-08 | 7 | 20.7 | 25.4 | 122.7
23472 - TERRA PPTO C (MANZANA 4) | PL - 1279 | Outinord IND 1" | Concreto | Placa entre piso torre 1 eje 6 al 13 entre A - E apt 1906 , 1907 | 2025-09-24 | 2025-09-27 | 2025-09-30 | 3 | 20.7 | 21.7 | 104.8
23472 - TERRA PPTO C (MANZANA 4) | PL - 1279 | Outinord IND 1" | Concreto | Placa entre piso torre 1 eje 6 al 13 entre A - E apt 1906 , 1907 | 2025-09-24 | 2025-09-27 | 2025-09-30 | 3 | 20.7 | 21.5 | 103.9
23472 - TERRA PPTO C (MANZANA 4) | PL - 1281 | Outinord IND 1" | Concreto | Placa entre piso torre 1 eje 6 al 13 entre F - G apt 1901 , 1912 y placa de fosos de ascensores | 2025-09-25 | 2025-10-23 | 2025-10-24 | 28 | 20.7 | 33.7 | 162.8
23472 - TERRA PPTO C (MANZANA 4) | PL - 1281 | Outinord IND 1" | Concreto | Placa entre piso torre 1 eje 6 al 13 entre F - G apt 1901 , 1912 y placa de fosos de ascensores | 2025-09-25 | 2025-10-23 | 2025-10-24 | 28 | 20.7 | 32.5 | 157
23472 - TERRA PPTO C (MANZANA 4) | PL - 1281 | Outinord IND 1" | Concreto | Placa entre piso torre 1 eje 6 al 13 entre F - G apt 1901 , 1912 y placa de fosos de ascensores | 2025-09-25 | 2025-10-23 | 2025-10-24 | 28 | 20.7 | 32.9 | 158.9
23472 - TERRA PPTO C (MANZANA 4) | PL - 1281 | Outinord IND 1" | Concreto | Placa entre piso torre 1 eje 6 al 13 entre F - G apt 1901 , 1912 y placa de fosos de ascensores | 2025-09-25 | 2025-10-09 | 2025-10-13 | 14 | 20.7 | 28.5 | 137.7
23472 - TERRA PPTO C (MANZANA 4) | PL - 1281 | Outinord IND 1" | Concreto | Placa entre piso torre 1 eje 6 al 13 entre F - G apt 1901 , 1912 y placa de fosos de ascensores | 2025-09-25 | 2025-10-09 | 2025-10-13 | 14 | 20.7 | 28.7 | 138.6
23472 - TERRA PPTO C (MANZANA 4) | PL - 1281 | Outinord IND 1" | Concreto | Placa entre piso torre 1 eje 6 al 13 entre F - G apt 1901 , 1912 y placa de fosos de ascensores | 2025-09-25 | 2025-10-02 | 2025-10-08 | 7 | 20.7 | 24.5 | 118.4
23472 - TERRA PPTO C (MANZANA 4) | PL - 1281 | Outinord IND 1" | Concreto | Placa entre piso torre 1 eje 6 al 13 entre F - G apt 1901 , 1912 y placa de fosos de ascensores | 2025-09-25 | 2025-10-02 | 2025-10-08 | 7 | 20.7 | 24.8 | 119.8
23472 - TERRA PPTO C (MANZANA 4) | PL - 1281 | Outinord IND 1" | Concreto | Placa entre piso torre 1 eje 6 al 13 entre F - G apt 1901 , 1912 y placa de fosos de ascensores | 2025-09-25 | 2025-09-28 | 2025-09-30 | 3 | 20.7 | 18.9 | 91.3
23472 - TERRA PPTO C (MANZANA 4) | PL - 1281 | Outinord IND 1" | Concreto | Placa entre piso torre 1 eje 6 al 13 entre F - G apt 1901 , 1912 y placa de fosos de ascensores | 2025-09-25 | 2025-09-28 | 2025-09-30 | 3 | 20.7 | 18.7 | 90.3
23472 - TERRA PPTO C (MANZANA 4) | PL - 1283 | Outinord IND 1" | Concreto | Placa Entrepiso Torre 1 Eje 1 al 5 entreA - E Apt 1904 , 1905 | 2025-09-26 | 2025-10-24 | 2025-10-30 | 28 | 20.7 | 30.7 | 148.3
23472 - TERRA PPTO C (MANZANA 4) | PL - 1283 | Outinord IND 1" | Concreto | Placa Entrepiso Torre 1 Eje 1 al 5 entreA - E Apt 1904 , 1905 | 2025-09-26 | 2025-10-24 | 2025-10-30 | 28 | 20.7 | 30.6 | 147.8
23472 - TERRA PPTO C (MANZANA 4) | PL - 1283 | Outinord IND 1" | Concreto | Placa Entrepiso Torre 1 Eje 1 al 5 entreA - E Apt 1904 , 1905 | 2025-09-26 | 2025-10-24 | 2025-10-30 | 28 | 20.7 | 30.4 | 146.9
23472 - TERRA PPTO C (MANZANA 4) | PL - 1283 | Outinord IND 1" | Concreto | Placa Entrepiso Torre 1 Eje 1 al 5 entreA - E Apt 1904 , 1905 | 2025-09-26 | 2025-10-10 | 2025-10-15 | 14 | 20.7 | 26.5 | 128
23472 - TERRA PPTO C (MANZANA 4) | PL - 1283 | Outinord IND 1" | Concreto | Placa Entrepiso Torre 1 Eje 1 al 5 entreA - E Apt 1904 , 1905 | 2025-09-26 | 2025-10-10 | 2025-10-15 | 14 | 20.7 | 26.9 | 130
23472 - TERRA PPTO C (MANZANA 4) | PL - 1283 | Outinord IND 1" | Concreto | Placa Entrepiso Torre 1 Eje 1 al 5 entreA - E Apt 1904 , 1905 | 2025-09-26 | 2025-10-03 | 2025-10-08 | 7 | 20.7 | 23.1 | 111.6
23472 - TERRA PPTO C (MANZANA 4) | PL - 1283 | Outinord IND 1" | Concreto | Placa Entrepiso Torre 1 Eje 1 al 5 entreA - E Apt 1904 , 1905 | 2025-09-26 | 2025-10-03 | 2025-10-08 | 7 | 20.7 | 24 | 115.9
23472 - TERRA PPTO C (MANZANA 4) | PL - 1283 | Outinord IND 1" | Concreto | Placa Entrepiso Torre 1 Eje 1 al 5 entreA - E Apt 1904 , 1905 | 2025-09-26 | 2025-09-30 | 2025-10-08 | 4 | 20.7 | 17.2 | 83.1
23472 - TERRA PPTO C (MANZANA 4) | PL - 1283 | Outinord IND 1" | Concreto | Placa Entrepiso Torre 1 Eje 1 al 5 entreA - E Apt 1904 , 1905 | 2025-09-26 | 2025-09-30 | 2025-10-08 | 4 | 20.7 | 16.4 | 79.2
23472 - TERRA PPTO C (MANZANA 4) | PL - 1285 | Outinord IND 1" | Concreto | Placa Entrepiso eje 1 al 5 entre F - J Apt 1902, 1903 y escalera eje 1 al 2 entre D - G costado occidental piso 17 al piso 18 | 2025-09-27 | 2025-10-25 | 2025-10-30 | 28 | 20.7 | 31 | 149.8
23472 - TERRA PPTO C (MANZANA 4) | PL - 1285 | Outinord IND 1" | Concreto | Placa Entrepiso eje 1 al 5 entre F - J Apt 1902, 1903 y escalera eje 1 al 2 entre D - G costado occidental piso 17 al piso 18 | 2025-09-27 | 2025-10-25 | 2025-10-30 | 28 | 20.7 | 30 | 144.9
23472 - TERRA PPTO C (MANZANA 4) | PL - 1285 | Outinord IND 1" | Concreto | Placa Entrepiso eje 1 al 5 entre F - J Apt 1902, 1903 y escalera eje 1 al 2 entre D - G costado occidental piso 17 al piso 18 | 2025-09-27 | 2025-10-25 | 2025-10-30 | 28 | 20.7 | 30.4 | 146.9
23472 - TERRA PPTO C (MANZANA 4) | PL - 1285 | Outinord IND 1" | Concreto | Placa Entrepiso eje 1 al 5 entre F - J Apt 1902, 1903 y escalera eje 1 al 2 entre D - G costado occidental piso 17 al piso 18 | 2025-09-27 | 2025-10-11 | 2025-10-15 | 14 | 20.7 | 25.1 | 121.3
23472 - TERRA PPTO C (MANZANA 4) | PL - 1285 | Outinord IND 1" | Concreto | Placa Entrepiso eje 1 al 5 entre F - J Apt 1902, 1903 y escalera eje 1 al 2 entre D - G costado occidental piso 17 al piso 18 | 2025-09-27 | 2025-10-11 | 2025-10-15 | 14 | 20.7 | 24.3 | 117.4
23472 - TERRA PPTO C (MANZANA 4) | PL - 1285 | Outinord IND 1" | Concreto | Placa Entrepiso eje 1 al 5 entre F - J Apt 1902, 1903 y escalera eje 1 al 2 entre D - G costado occidental piso 17 al piso 18 | 2025-09-27 | 2025-10-04 | 2025-10-08 | 7 | 20.7 | 21.7 | 104.8
23472 - TERRA PPTO C (MANZANA 4) | PL - 1285 | Outinord IND 1" | Concreto | Placa Entrepiso eje 1 al 5 entre F - J Apt 1902, 1903 y escalera eje 1 al 2 entre D - G costado occidental piso 17 al piso 18 | 2025-09-27 | 2025-10-04 | 2025-10-08 | 7 | 20.7 | 21.4 | 103.4
23472 - TERRA PPTO C (MANZANA 4) | PL - 1285 | Outinord IND 1" | Concreto | Placa Entrepiso eje 1 al 5 entre F - J Apt 1902, 1903 y escalera eje 1 al 2 entre D - G costado occidental piso 17 al piso 18 | 2025-09-27 | 2025-09-30 | 2025-10-08 | 3 | 20.7 | 17.5 | 84.5
23472 - TERRA PPTO C (MANZANA 4) | PL - 1285 | Outinord IND 1" | Concreto | Placa Entrepiso eje 1 al 5 entre F - J Apt 1902, 1903 y escalera eje 1 al 2 entre D - G costado occidental piso 17 al piso 18 | 2025-09-27 | 2025-09-30 | 2025-10-08 | 3 | 20.7 | 17.6 | 85
23472 - TERRA PPTO C (MANZANA 4) | PL - 1289 | Outinord IND 1/2" | Concreto | Placa entrepiso torre 1 eje 13 al 19 entre F - J apt 2010 - 2011 y escalera eje 17 al 19 entre D - E costado oriental piso 17 al 18 | 2025-09-30 | 2025-10-28 | 2025-10-30 | 28 | 20.7 | 24 | 115.9
23472 - TERRA PPTO C (MANZANA 4) | PL - 1289 | Outinord IND 1/2" | Concreto | Placa entrepiso torre 1 eje 13 al 19 entre F - J apt 2010 - 2011 y escalera eje 17 al 19 entre D - E costado oriental piso 17 al 18 | 2025-09-30 | 2025-10-28 | 2025-10-30 | 28 | 20.7 | 24.3 | 117.4
23472 - TERRA PPTO C (MANZANA 4) | PL - 1289 | Outinord IND 1/2" | Concreto | Placa entrepiso torre 1 eje 13 al 19 entre F - J apt 2010 - 2011 y escalera eje 17 al 19 entre D - E costado oriental piso 17 al 18 | 2025-09-30 | 2025-10-28 | 2025-10-30 | 28 | 20.7 | 24.1 | 116.4
23472 - TERRA PPTO C (MANZANA 4) | PL - 1289 | Outinord IND 1/2" | Concreto | Placa entrepiso torre 1 eje 13 al 19 entre F - J apt 2010 - 2011 y escalera eje 17 al 19 entre D - E costado oriental piso 17 al 18 | 2025-09-30 | 2025-10-14 | 2025-10-15 | 14 | 20.7 | 19.3 | 93.2
23472 - TERRA PPTO C (MANZANA 4) | PL - 1289 | Outinord IND 1/2" | Concreto | Placa entrepiso torre 1 eje 13 al 19 entre F - J apt 2010 - 2011 y escalera eje 17 al 19 entre D - E costado oriental piso 17 al 18 | 2025-09-30 | 2025-10-14 | 2025-10-15 | 14 | 20.7 | 18.9 | 91.3
23472 - TERRA PPTO C (MANZANA 4) | PL - 1289 | Outinord IND 1/2" | Concreto | Placa entrepiso torre 1 eje 13 al 19 entre F - J apt 2010 - 2011 y escalera eje 17 al 19 entre D - E costado oriental piso 17 al 18 | 2025-09-30 | 2025-10-07 | 2025-10-08 | 7 | 20.7 | 15.9 | 76.8
23472 - TERRA PPTO C (MANZANA 4) | PL - 1289 | Outinord IND 1/2" | Concreto | Placa entrepiso torre 1 eje 13 al 19 entre F - J apt 2010 - 2011 y escalera eje 17 al 19 entre D - E costado oriental piso 17 al 18 | 2025-09-30 | 2025-10-07 | 2025-10-08 | 7 | 20.7 | 15.6 | 75.4
23472 - TERRA PPTO C (MANZANA 4) | PL - 1289 | Outinord IND 1/2" | Concreto | Placa entrepiso torre 1 eje 13 al 19 entre F - J apt 2010 - 2011 y escalera eje 17 al 19 entre D - E costado oriental piso 17 al 18 | 2025-09-30 | 2025-10-03 | 2025-10-08 | 3 | 20.7 | 10.3 | 49.8
23472 - TERRA PPTO C (MANZANA 4) | PL - 1289 | Outinord IND 1/2" | Concreto | Placa entrepiso torre 1 eje 13 al 19 entre F - J apt 2010 - 2011 y escalera eje 17 al 19 entre D - E costado oriental piso 17 al 18 | 2025-09-30 | 2025-10-03 | 2025-10-08 | 3 | 20.7 | 9.9 | 47.8
23472 - TERRA PPTO C (MANZANA 4) | PL - 1291 | Outinord IND 1" | Concreto | Placa entrepiso eje 6 al 13 entre A - E apt 2006 - 2007 torre 1 | 2025-10-01 | 2025-10-29 | 2025-10-30 | 28 | 20.7 | 29.4 | 142
23472 - TERRA PPTO C (MANZANA 4) | PL - 1291 | Outinord IND 1" | Concreto | Placa entrepiso eje 6 al 13 entre A - E apt 2006 - 2007 torre 1 | 2025-10-01 | 2025-10-29 | 2025-10-30 | 28 | 20.7 | 28.8 | 139.1
23472 - TERRA PPTO C (MANZANA 4) | PL - 1291 | Outinord IND 1" | Concreto | Placa entrepiso eje 6 al 13 entre A - E apt 2006 - 2007 torre 1 | 2025-10-01 | 2025-10-29 | 2025-10-30 | 28 | 20.7 | 29.9 | 144.4
23472 - TERRA PPTO C (MANZANA 4) | PL - 1291 | Outinord IND 1" | Concreto | Placa entrepiso eje 6 al 13 entre A - E apt 2006 - 2007 torre 1 | 2025-10-01 | 2025-10-15 | 2025-10-24 | 14 | 20.7 | 25.5 | 123.2
23472 - TERRA PPTO C (MANZANA 4) | PL - 1291 | Outinord IND 1" | Concreto | Placa entrepiso eje 6 al 13 entre A - E apt 2006 - 2007 torre 1 | 2025-10-01 | 2025-10-15 | 2025-10-24 | 14 | 20.7 | 25.3 | 122.2
23472 - TERRA PPTO C (MANZANA 4) | PL - 1291 | Outinord IND 1" | Concreto | Placa entrepiso eje 6 al 13 entre A - E apt 2006 - 2007 torre 1 | 2025-10-01 | 2025-10-08 | 2025-10-13 | 7 | 20.7 | 19.6 | 94.7
23472 - TERRA PPTO C (MANZANA 4) | PL - 1291 | Outinord IND 1" | Concreto | Placa entrepiso eje 6 al 13 entre A - E apt 2006 - 2007 torre 1 | 2025-10-01 | 2025-10-08 | 2025-10-13 | 7 | 20.7 | 19.1 | 92.3
23472 - TERRA PPTO C (MANZANA 4) | PL - 1291 | Outinord IND 1" | Concreto | Placa entrepiso eje 6 al 13 entre A - E apt 2006 - 2007 torre 1 | 2025-10-01 | 2025-10-04 | 2025-10-08 | 3 | 20.7 | 16.6 | 80.2
23472 - TERRA PPTO C (MANZANA 4) | PL - 1291 | Outinord IND 1" | Concreto | Placa entrepiso eje 6 al 13 entre A - E apt 2006 - 2007 torre 1 | 2025-10-01 | 2025-10-04 | 2025-10-08 | 3 | 20.7 | 16.2 | 78.3
23472 - TERRA PPTO C (MANZANA 4) | PL - 1293 | Outinord IND 1" | Concreto | Placa entrepiso torre 1 eje 6 al 13 entre F - J apt 2001 - 2002 | 2025-10-02 | 2025-10-30 | 2025-11-05 | 28 | 20.7 | 27.5 | 132.9
23472 - TERRA PPTO C (MANZANA 4) | PL - 1293 | Outinord IND 1" | Concreto | Placa entrepiso torre 1 eje 6 al 13 entre F - J apt 2001 - 2002 | 2025-10-02 | 2025-10-30 | 2025-11-05 | 28 | 20.7 | 28.3 | 136.7
23472 - TERRA PPTO C (MANZANA 4) | PL - 1293 | Outinord IND 1" | Concreto | Placa entrepiso torre 1 eje 6 al 13 entre F - J apt 2001 - 2002 | 2025-10-02 | 2025-10-30 | 2025-11-05 | 28 | 20.7 | 28.5 | 137.7
23472 - TERRA PPTO C (MANZANA 4) | PL - 1293 | Outinord IND 1" | Concreto | Placa entrepiso torre 1 eje 6 al 13 entre F - J apt 2001 - 2002 | 2025-10-02 | 2025-10-16 | 2025-10-24 | 14 | 20.7 | 24 | 115.9
23472 - TERRA PPTO C (MANZANA 4) | PL - 1293 | Outinord IND 1" | Concreto | Placa entrepiso torre 1 eje 6 al 13 entre F - J apt 2001 - 2002 | 2025-10-02 | 2025-10-16 | 2025-10-24 | 14 | 20.7 | 24.1 | 116.4
23472 - TERRA PPTO C (MANZANA 4) | PL - 1293 | Outinord IND 1" | Concreto | Placa entrepiso torre 1 eje 6 al 13 entre F - J apt 2001 - 2002 | 2025-10-02 | 2025-10-09 | 2025-10-13 | 7 | 20.7 | 20 | 96.6
23472 - TERRA PPTO C (MANZANA 4) | PL - 1293 | Outinord IND 1" | Concreto | Placa entrepiso torre 1 eje 6 al 13 entre F - J apt 2001 - 2002 | 2025-10-02 | 2025-10-09 | 2025-10-13 | 7 | 20.7 | 19.4 | 93.7
23472 - TERRA PPTO C (MANZANA 4) | PL - 1293 | Outinord IND 1" | Concreto | Placa entrepiso torre 1 eje 6 al 13 entre F - J apt 2001 - 2002 | 2025-10-02 | 2025-10-05 | 2025-10-08 | 3 | 20.7 | 16.9 | 81.6
23472 - TERRA PPTO C (MANZANA 4) | PL - 1293 | Outinord IND 1" | Concreto | Placa entrepiso torre 1 eje 6 al 13 entre F - J apt 2001 - 2002 | 2025-10-02 | 2025-10-05 | 2025-10-08 | 3 | 20.7 | 16 | 77.3
23472 - TERRA PPTO C (MANZANA 4) | PL - 1295 | Outinord IND 1" | Concreto | Placa Entrepiso Torre 1 Eje 1 al 5 entre A - E Apt 2004, 2005 | 2025-10-03 | 2025-10-31 | 2025-11-05 | 28 | 20.7 | 30.1 | 145.4
23472 - TERRA PPTO C (MANZANA 4) | PL - 1295 | Outinord IND 1" | Concreto | Placa Entrepiso Torre 1 Eje 1 al 5 entre A - E Apt 2004, 2005 | 2025-10-03 | 2025-10-31 | 2025-11-05 | 28 | 20.7 | 29.7 | 143.5
23472 - TERRA PPTO C (MANZANA 4) | PL - 1295 | Outinord IND 1" | Concreto | Placa Entrepiso Torre 1 Eje 1 al 5 entre A - E Apt 2004, 2005 | 2025-10-03 | 2025-10-31 | 2025-11-05 | 28 | 20.7 | 28.8 | 139.1
23472 - TERRA PPTO C (MANZANA 4) | PL - 1295 | Outinord IND 1" | Concreto | Placa Entrepiso Torre 1 Eje 1 al 5 entre A - E Apt 2004, 2005 | 2025-10-03 | 2025-10-17 | 2025-10-24 | 14 | 20.7 | 26.2 | 126.6
23472 - TERRA PPTO C (MANZANA 4) | PL - 1295 | Outinord IND 1" | Concreto | Placa Entrepiso Torre 1 Eje 1 al 5 entre A - E Apt 2004, 2005 | 2025-10-03 | 2025-10-17 | 2025-10-24 | 14 | 20.7 | 25.5 | 123.2
23472 - TERRA PPTO C (MANZANA 4) | PL - 1295 | Outinord IND 1" | Concreto | Placa Entrepiso Torre 1 Eje 1 al 5 entre A - E Apt 2004, 2005 | 2025-10-03 | 2025-10-10 | 2025-10-15 | 7 | 20.7 | 21.9 | 105.8
23472 - TERRA PPTO C (MANZANA 4) | PL - 1295 | Outinord IND 1" | Concreto | Placa Entrepiso Torre 1 Eje 1 al 5 entre A - E Apt 2004, 2005 | 2025-10-03 | 2025-10-10 | 2025-10-15 | 7 | 20.7 | 21.4 | 103.4
23472 - TERRA PPTO C (MANZANA 4) | PL - 1295 | Outinord IND 1" | Concreto | Placa Entrepiso Torre 1 Eje 1 al 5 entre A - E Apt 2004, 2005 | 2025-10-03 | 2025-10-07 | 2025-10-13 | 4 | 20.7 | 18.4 | 88.9
23472 - TERRA PPTO C (MANZANA 4) | PL - 1295 | Outinord IND 1" | Concreto | Placa Entrepiso Torre 1 Eje 1 al 5 entre A - E Apt 2004, 2005 | 2025-10-03 | 2025-10-07 | 2025-10-13 | 4 | 20.7 | 18.6 | 89.9
23472 - TERRA PPTO C (MANZANA 4) | PL - 1297 | Outinord IND 1" | Concreto | Placa entrepiso Torre 1 eje 1 al 5 entre F - J Apt 2002, 2003 y escalera eje 1 al 2 entre D - G Costado occidental Piso 18 al piso 19 | 2025-10-04 | 2025-11-01 | 2025-11-05 | 28 | 20.7 | 30.6 | 147.8
23472 - TERRA PPTO C (MANZANA 4) | PL - 1297 | Outinord IND 1" | Concreto | Placa entrepiso Torre 1 eje 1 al 5 entre F - J Apt 2002, 2003 y escalera eje 1 al 2 entre D - G Costado occidental Piso 18 al piso 19 | 2025-10-04 | 2025-11-01 | 2025-11-05 | 28 | 20.7 | 29.8 | 144
23472 - TERRA PPTO C (MANZANA 4) | PL - 1297 | Outinord IND 1" | Concreto | Placa entrepiso Torre 1 eje 1 al 5 entre F - J Apt 2002, 2003 y escalera eje 1 al 2 entre D - G Costado occidental Piso 18 al piso 19 | 2025-10-04 | 2025-11-01 | 2025-11-05 | 28 | 20.7 | 29.3 | 141.5
23472 - TERRA PPTO C (MANZANA 4) | PL - 1297 | Outinord IND 1" | Concreto | Placa entrepiso Torre 1 eje 1 al 5 entre F - J Apt 2002, 2003 y escalera eje 1 al 2 entre D - G Costado occidental Piso 18 al piso 19 | 2025-10-04 | 2025-10-18 | 2025-10-24 | 14 | 20.7 | 26.1 | 126.1
23472 - TERRA PPTO C (MANZANA 4) | PL - 1297 | Outinord IND 1" | Concreto | Placa entrepiso Torre 1 eje 1 al 5 entre F - J Apt 2002, 2003 y escalera eje 1 al 2 entre D - G Costado occidental Piso 18 al piso 19 | 2025-10-04 | 2025-10-18 | 2025-10-24 | 14 | 20.7 | 25.5 | 123.2
23472 - TERRA PPTO C (MANZANA 4) | PL - 1297 | Outinord IND 1" | Concreto | Placa entrepiso Torre 1 eje 1 al 5 entre F - J Apt 2002, 2003 y escalera eje 1 al 2 entre D - G Costado occidental Piso 18 al piso 19 | 2025-10-04 | 2025-10-11 | 2025-10-15 | 7 | 20.7 | 20.7 | 100
23472 - TERRA PPTO C (MANZANA 4) | PL - 1297 | Outinord IND 1" | Concreto | Placa entrepiso Torre 1 eje 1 al 5 entre F - J Apt 2002, 2003 y escalera eje 1 al 2 entre D - G Costado occidental Piso 18 al piso 19 | 2025-10-04 | 2025-10-11 | 2025-10-15 | 7 | 20.7 | 21.4 | 103.4
23472 - TERRA PPTO C (MANZANA 4) | PL - 1297 | Outinord IND 1" | Concreto | Placa entrepiso Torre 1 eje 1 al 5 entre F - J Apt 2002, 2003 y escalera eje 1 al 2 entre D - G Costado occidental Piso 18 al piso 19 | 2025-10-04 | 2025-10-07 | 2025-10-13 | 3 | 20.7 | 18.9 | 91.3
23472 - TERRA PPTO C (MANZANA 4) | PL - 1297 | Outinord IND 1" | Concreto | Placa entrepiso Torre 1 eje 1 al 5 entre F - J Apt 2002, 2003 y escalera eje 1 al 2 entre D - G Costado occidental Piso 18 al piso 19 | 2025-10-04 | 2025-10-07 | 2025-10-13 | 3 | 20.7 | 18.2 | 87.9
23472 - TERRA PPTO C (MANZANA 4) | PL - 1299 | Outinord IND 1" | Concreto | Placa entrepiso eje 13 al 19 entre A - E apt 2108, 2109 | 2025-10-06 | 2025-11-03 | 2025-11-05 | 28 | 20.7 | 26.6 | 128.5
23472 - TERRA PPTO C (MANZANA 4) | PL - 1299 | Outinord IND 1" | Concreto | Placa entrepiso eje 13 al 19 entre A - E apt 2108, 2109 | 2025-10-06 | 2025-11-03 | 2025-11-05 | 28 | 20.7 | 26.1 | 126.1
23472 - TERRA PPTO C (MANZANA 4) | PL - 1299 | Outinord IND 1" | Concreto | Placa entrepiso eje 13 al 19 entre A - E apt 2108, 2109 | 2025-10-06 | 2025-11-03 | 2025-11-05 | 28 | 20.7 | 25.5 | 123.2
23472 - TERRA PPTO C (MANZANA 4) | PL - 1299 | Outinord IND 1" | Concreto | Placa entrepiso eje 13 al 19 entre A - E apt 2108, 2109 | 2025-10-06 | 2025-10-20 | 2025-10-24 | 14 | 20.7 | 20.3 | 98.1
23472 - TERRA PPTO C (MANZANA 4) | PL - 1299 | Outinord IND 1" | Concreto | Placa entrepiso eje 13 al 19 entre A - E apt 2108, 2109 | 2025-10-06 | 2025-10-20 | 2025-10-24 | 14 | 20.7 | 21 | 101.4
23472 - TERRA PPTO C (MANZANA 4) | PL - 1299 | Outinord IND 1" | Concreto | Placa entrepiso eje 13 al 19 entre A - E apt 2108, 2109 | 2025-10-06 | 2025-10-13 | 2025-10-15 | 7 | 20.7 | 17.7 | 85.5
23472 - TERRA PPTO C (MANZANA 4) | PL - 1299 | Outinord IND 1" | Concreto | Placa entrepiso eje 13 al 19 entre A - E apt 2108, 2109 | 2025-10-06 | 2025-10-13 | 2025-10-15 | 7 | 20.7 | 17.1 | 82.6
23472 - TERRA PPTO C (MANZANA 4) | PL - 1299 | Outinord IND 1" | Concreto | Placa entrepiso eje 13 al 19 entre A - E apt 2108, 2109 | 2025-10-06 | 2025-10-09 | 2025-10-13 | 3 | 20.7 | 14.1 | 68.1
23472 - TERRA PPTO C (MANZANA 4) | PL - 1299 | Outinord IND 1" | Concreto | Placa entrepiso eje 13 al 19 entre A - E apt 2108, 2109 | 2025-10-06 | 2025-10-09 | 2025-10-13 | 3 | 20.7 | 13.9 | 67.1
23472 - TERRA PPTO C (MANZANA 4) | PL - 1302 | Outinord IND 1" | Concreto | Placa entrepiso torre 1 eje 13 al 19 entre F - J apt 2110, 2111 y escalera eje 17 al 19 entre D - G costado oriental piso 18 al piso 19 | 2025-10-07 | 2025-11-04 | 2025-11-06 | 28 | 20.7 | 34.3 | 165.7
23472 - TERRA PPTO C (MANZANA 4) | PL - 1302 | Outinord IND 1" | Concreto | Placa entrepiso torre 1 eje 13 al 19 entre F - J apt 2110, 2111 y escalera eje 17 al 19 entre D - G costado oriental piso 18 al piso 19 | 2025-10-07 | 2025-11-04 | 2025-11-06 | 28 | 20.7 | 34.4 | 166.2
23472 - TERRA PPTO C (MANZANA 4) | PL - 1302 | Outinord IND 1" | Concreto | Placa entrepiso torre 1 eje 13 al 19 entre F - J apt 2110, 2111 y escalera eje 17 al 19 entre D - G costado oriental piso 18 al piso 19 | 2025-10-07 | 2025-11-04 | 2025-11-06 | 28 | 20.7 | 34.1 | 164.7
23472 - TERRA PPTO C (MANZANA 4) | PL - 1302 | Outinord IND 1" | Concreto | Placa entrepiso torre 1 eje 13 al 19 entre F - J apt 2110, 2111 y escalera eje 17 al 19 entre D - G costado oriental piso 18 al piso 19 | 2025-10-07 | 2025-10-21 | 2025-10-24 | 14 | 20.7 | 29.6 | 143
23472 - TERRA PPTO C (MANZANA 4) | PL - 1302 | Outinord IND 1" | Concreto | Placa entrepiso torre 1 eje 13 al 19 entre F - J apt 2110, 2111 y escalera eje 17 al 19 entre D - G costado oriental piso 18 al piso 19 | 2025-10-07 | 2025-10-21 | 2025-10-24 | 14 | 20.7 | 28.8 | 139.1
23472 - TERRA PPTO C (MANZANA 4) | PL - 1302 | Outinord IND 1" | Concreto | Placa entrepiso torre 1 eje 13 al 19 entre F - J apt 2110, 2111 y escalera eje 17 al 19 entre D - G costado oriental piso 18 al piso 19 | 2025-10-07 | 2025-10-14 | 2025-10-15 | 7 | 20.7 | 25.6 | 123.7
23472 - TERRA PPTO C (MANZANA 4) | PL - 1302 | Outinord IND 1" | Concreto | Placa entrepiso torre 1 eje 13 al 19 entre F - J apt 2110, 2111 y escalera eje 17 al 19 entre D - G costado oriental piso 18 al piso 19 | 2025-10-07 | 2025-10-14 | 2025-10-15 | 7 | 20.7 | 25.3 | 122.2
23472 - TERRA PPTO C (MANZANA 4) | PL - 1302 | Outinord IND 1" | Concreto | Placa entrepiso torre 1 eje 13 al 19 entre F - J apt 2110, 2111 y escalera eje 17 al 19 entre D - G costado oriental piso 18 al piso 19 | 2025-10-07 | 2025-10-10 | 2025-10-15 | 3 | 20.7 | 18.3 | 88.4
23472 - TERRA PPTO C (MANZANA 4) | PL - 1302 | Outinord IND 1" | Concreto | Placa entrepiso torre 1 eje 13 al 19 entre F - J apt 2110, 2111 y escalera eje 17 al 19 entre D - G costado oriental piso 18 al piso 19 | 2025-10-07 | 2025-10-10 | 2025-10-15 | 3 | 20.7 | 17.5 | 84.5
23472 - TERRA PPTO C (MANZANA 4) | PL - 1304 | Outinord Ind. 1" | Concreto | Placa entrepiso Torre 1 eje6 al 13 entre A - E Apt 2106 , 2107 | 2025-10-08 | 2025-11-05 | 2025-11-06 | 28 | 20.7 | 30.9 | 149.3
23472 - TERRA PPTO C (MANZANA 4) | PL - 1304 | Outinord Ind. 1" | Concreto | Placa entrepiso Torre 1 eje6 al 13 entre A - E Apt 2106 , 2107 | 2025-10-08 | 2025-11-05 | 2025-11-06 | 28 | 20.7 | 30.6 | 147.8
23472 - TERRA PPTO C (MANZANA 4) | PL - 1304 | Outinord Ind. 1" | Concreto | Placa entrepiso Torre 1 eje6 al 13 entre A - E Apt 2106 , 2107 | 2025-10-08 | 2025-11-05 | 2025-11-06 | 28 | 20.7 | 30.3 | 146.4
23472 - TERRA PPTO C (MANZANA 4) | PL - 1304 | Outinord Ind. 1" | Concreto | Placa entrepiso Torre 1 eje6 al 13 entre A - E Apt 2106 , 2107 | 2025-10-08 | 2025-10-22 | 2025-10-24 | 14 | 20.7 | 25.7 | 124.2
23472 - TERRA PPTO C (MANZANA 4) | PL - 1304 | Outinord Ind. 1" | Concreto | Placa entrepiso Torre 1 eje6 al 13 entre A - E Apt 2106 , 2107 | 2025-10-08 | 2025-10-22 | 2025-10-24 | 14 | 20.7 | 25.9 | 125.1
23472 - TERRA PPTO C (MANZANA 4) | PL - 1304 | Outinord Ind. 1" | Concreto | Placa entrepiso Torre 1 eje6 al 13 entre A - E Apt 2106 , 2107 | 2025-10-08 | 2025-10-15 | 2025-10-24 | 7 | 20.7 | 22.7 | 109.7
23472 - TERRA PPTO C (MANZANA 4) | PL - 1304 | Outinord Ind. 1" | Concreto | Placa entrepiso Torre 1 eje6 al 13 entre A - E Apt 2106 , 2107 | 2025-10-08 | 2025-10-15 | 2025-10-24 | 7 | 20.7 | 23.2 | 112.1
23472 - TERRA PPTO C (MANZANA 4) | PL - 1304 | Outinord Ind. 1" | Concreto | Placa entrepiso Torre 1 eje6 al 13 entre A - E Apt 2106 , 2107 | 2025-10-08 | 2025-10-11 | 2025-10-15 | 3 | 20.7 | 20.5 | 99
23472 - TERRA PPTO C (MANZANA 4) | PL - 1304 | Outinord Ind. 1" | Concreto | Placa entrepiso Torre 1 eje6 al 13 entre A - E Apt 2106 , 2107 | 2025-10-08 | 2025-10-11 | 2025-10-15 | 3 | 20.7 | 20.1 | 97.1
23472 - TERRA PPTO C (MANZANA 4) | PL - 1306 | Outinord Ind. 1" | Concreto | Placa Entrepiso Torre 1 Eje 6 al 13 entre F - J Apt 2101 , 2112 | 2025-10-09 | 2025-11-06 | 2025-11-12 | 28 | 20.7 | 31.3 | 151.2
23472 - TERRA PPTO C (MANZANA 4) | PL - 1306 | Outinord Ind. 1" | Concreto | Placa Entrepiso Torre 1 Eje 6 al 13 entre F - J Apt 2101 , 2112 | 2025-10-09 | 2025-11-06 | 2025-11-12 | 28 | 20.7 | 31.1 | 150.2
23472 - TERRA PPTO C (MANZANA 4) | PL - 1306 | Outinord Ind. 1" | Concreto | Placa Entrepiso Torre 1 Eje 6 al 13 entre F - J Apt 2101 , 2112 | 2025-10-09 | 2025-11-06 | 2025-11-12 | 28 | 20.7 | 30.1 | 145.4
23472 - TERRA PPTO C (MANZANA 4) | PL - 1306 | Outinord Ind. 1" | Concreto | Placa Entrepiso Torre 1 Eje 6 al 13 entre F - J Apt 2101 , 2112 | 2025-10-09 | 2025-10-23 | 2025-10-24 | 14 | 20.7 | 27.2 | 131.4
23472 - TERRA PPTO C (MANZANA 4) | PL - 1306 | Outinord Ind. 1" | Concreto | Placa Entrepiso Torre 1 Eje 6 al 13 entre F - J Apt 2101 , 2112 | 2025-10-09 | 2025-10-23 | 2025-10-24 | 14 | 20.7 | 26.7 | 129
23472 - TERRA PPTO C (MANZANA 4) | PL - 1306 | Outinord Ind. 1" | Concreto | Placa Entrepiso Torre 1 Eje 6 al 13 entre F - J Apt 2101 , 2112 | 2025-10-09 | 2025-10-16 | 2025-10-24 | 7 | 20.7 | 24.5 | 118.4
23472 - TERRA PPTO C (MANZANA 4) | PL - 1306 | Outinord Ind. 1" | Concreto | Placa Entrepiso Torre 1 Eje 6 al 13 entre F - J Apt 2101 , 2112 | 2025-10-09 | 2025-10-16 | 2025-10-24 | 7 | 20.7 | 24.4 | 117.9
23472 - TERRA PPTO C (MANZANA 4) | PL - 1306 | Outinord Ind. 1" | Concreto | Placa Entrepiso Torre 1 Eje 6 al 13 entre F - J Apt 2101 , 2112 | 2025-10-09 | 2025-10-12 | 2025-10-15 | 3 | 20.7 | 22.2 | 107.2
23472 - TERRA PPTO C (MANZANA 4) | PL - 1306 | Outinord Ind. 1" | Concreto | Placa Entrepiso Torre 1 Eje 6 al 13 entre F - J Apt 2101 , 2112 | 2025-10-09 | 2025-10-12 | 2025-10-15 | 3 | 20.7 | 21.7 | 104.8
23472 - TERRA PPTO C (MANZANA 4) | PL - 1308 | Outinord IND 1" | Concreto | Placa entrepiso torre 1 eje 1 al 5 entre A - E apt 2104 - 2105 | 2025-10-10 | 2025-11-07 | 2025-11-12 | 28 | 20.7 | 25.2 | 121.7
23472 - TERRA PPTO C (MANZANA 4) | PL - 1308 | Outinord IND 1" | Concreto | Placa entrepiso torre 1 eje 1 al 5 entre A - E apt 2104 - 2105 | 2025-10-10 | 2025-11-07 | 2025-11-12 | 28 | 20.7 | 24.8 | 119.8
23472 - TERRA PPTO C (MANZANA 4) | PL - 1308 | Outinord IND 1" | Concreto | Placa entrepiso torre 1 eje 1 al 5 entre A - E apt 2104 - 2105 | 2025-10-10 | 2025-11-07 | 2025-11-12 | 28 | 20.7 | 25 | 120.8
23472 - TERRA PPTO C (MANZANA 4) | PL - 1308 | Outinord IND 1" | Concreto | Placa entrepiso torre 1 eje 1 al 5 entre A - E apt 2104 - 2105 | 2025-10-10 | 2025-10-24 | 2025-10-30 | 14 | 20.7 | 20.9 | 101
23472 - TERRA PPTO C (MANZANA 4) | PL - 1308 | Outinord IND 1" | Concreto | Placa entrepiso torre 1 eje 1 al 5 entre A - E apt 2104 - 2105 | 2025-10-10 | 2025-10-24 | 2025-10-30 | 14 | 20.7 | 21.2 | 102.4
23472 - TERRA PPTO C (MANZANA 4) | PL - 1308 | Outinord IND 1" | Concreto | Placa entrepiso torre 1 eje 1 al 5 entre A - E apt 2104 - 2105 | 2025-10-10 | 2025-10-17 | 2025-10-24 | 7 | 20.7 | 17.7 | 85.5
23472 - TERRA PPTO C (MANZANA 4) | PL - 1308 | Outinord IND 1" | Concreto | Placa entrepiso torre 1 eje 1 al 5 entre A - E apt 2104 - 2105 | 2025-10-10 | 2025-10-17 | 2025-10-24 | 7 | 20.7 | 17.2 | 83.1
23472 - TERRA PPTO C (MANZANA 4) | PL - 1308 | Outinord IND 1" | Concreto | Placa entrepiso torre 1 eje 1 al 5 entre A - E apt 2104 - 2105 | 2025-10-10 | 2025-10-14 | 2025-10-24 | 4 | 20.7 | 14.5 | 70
23472 - TERRA PPTO C (MANZANA 4) | PL - 1308 | Outinord IND 1" | Concreto | Placa entrepiso torre 1 eje 1 al 5 entre A - E apt 2104 - 2105 | 2025-10-10 | 2025-10-14 | 2025-10-24 | 4 | 20.7 | 13.8 | 66.7
23472 - TERRA PPTO C (MANZANA 4) | PL - 1310 | Outinord IND 1" | Concreto | Placa entrepiso torre 1 eje 1 al 5 entre F - J apt 2102, 2103 y escalera eje 1 al 2 entre D - G costado occidental piso 19 al piso 20 | 2025-10-14 | 2025-11-11 | 2025-11-12 | 28 | 20.7 | 26.4 | 127.5
23472 - TERRA PPTO C (MANZANA 4) | PL - 1310 | Outinord IND 1" | Concreto | Placa entrepiso torre 1 eje 1 al 5 entre F - J apt 2102, 2103 y escalera eje 1 al 2 entre D - G costado occidental piso 19 al piso 20 | 2025-10-14 | 2025-11-11 | 2025-11-12 | 28 | 20.7 | 27 | 130.4
23472 - TERRA PPTO C (MANZANA 4) | PL - 1310 | Outinord IND 1" | Concreto | Placa entrepiso torre 1 eje 1 al 5 entre F - J apt 2102, 2103 y escalera eje 1 al 2 entre D - G costado occidental piso 19 al piso 20 | 2025-10-14 | 2025-11-11 | 2025-11-12 | 28 | 20.7 | 26 | 125.6
23472 - TERRA PPTO C (MANZANA 4) | PL - 1310 | Outinord IND 1" | Concreto | Placa entrepiso torre 1 eje 1 al 5 entre F - J apt 2102, 2103 y escalera eje 1 al 2 entre D - G costado occidental piso 19 al piso 20 | 2025-10-14 | 2025-10-28 | 2025-10-30 | 14 | 20.7 | 23 | 111.1
23472 - TERRA PPTO C (MANZANA 4) | PL - 1310 | Outinord IND 1" | Concreto | Placa entrepiso torre 1 eje 1 al 5 entre F - J apt 2102, 2103 y escalera eje 1 al 2 entre D - G costado occidental piso 19 al piso 20 | 2025-10-14 | 2025-10-28 | 2025-10-30 | 14 | 20.7 | 23.8 | 115
23472 - TERRA PPTO C (MANZANA 4) | PL - 1310 | Outinord IND 1" | Concreto | Placa entrepiso torre 1 eje 1 al 5 entre F - J apt 2102, 2103 y escalera eje 1 al 2 entre D - G costado occidental piso 19 al piso 20 | 2025-10-14 | 2025-10-21 | 2025-10-24 | 7 | 20.7 | 19.6 | 94.7
23472 - TERRA PPTO C (MANZANA 4) | PL - 1310 | Outinord IND 1" | Concreto | Placa entrepiso torre 1 eje 1 al 5 entre F - J apt 2102, 2103 y escalera eje 1 al 2 entre D - G costado occidental piso 19 al piso 20 | 2025-10-14 | 2025-10-21 | 2025-10-24 | 7 | 20.7 | 20.4 | 98.6
23472 - TERRA PPTO C (MANZANA 4) | PL - 1310 | Outinord IND 1" | Concreto | Placa entrepiso torre 1 eje 1 al 5 entre F - J apt 2102, 2103 y escalera eje 1 al 2 entre D - G costado occidental piso 19 al piso 20 | 2025-10-14 | 2025-10-17 | 2025-10-24 | 3 | 20.7 | 15.1 | 72.9
23472 - TERRA PPTO C (MANZANA 4) | PL - 1310 | Outinord IND 1" | Concreto | Placa entrepiso torre 1 eje 1 al 5 entre F - J apt 2102, 2103 y escalera eje 1 al 2 entre D - G costado occidental piso 19 al piso 20 | 2025-10-14 | 2025-10-17 | 2025-10-24 | 3 | 20.7 | 14.7 | 71
23472 - TERRA PPTO C (MANZANA 4) | PL - 1315 | Outinord IND 1" | Concreto | Placa entrepiso torre 1 eje 13 al 19 entre F - J apt 2210, 2211 y escalera eje 17 al 19 entre D - G costado oriental piso 19 al piso 20 | 2025-10-16 | 2025-11-13 | 2025-11-14 | 28 | 20.7 | 29.9 | 144.4
23472 - TERRA PPTO C (MANZANA 4) | PL - 1315 | Outinord IND 1" | Concreto | Placa entrepiso torre 1 eje 13 al 19 entre F - J apt 2210, 2211 y escalera eje 17 al 19 entre D - G costado oriental piso 19 al piso 20 | 2025-10-16 | 2025-11-13 | 2025-11-14 | 28 | 20.7 | 30.5 | 147.3
23472 - TERRA PPTO C (MANZANA 4) | PL - 1315 | Outinord IND 1" | Concreto | Placa entrepiso torre 1 eje 13 al 19 entre F - J apt 2210, 2211 y escalera eje 17 al 19 entre D - G costado oriental piso 19 al piso 20 | 2025-10-16 | 2025-11-13 | 2025-11-14 | 28 | 20.7 | 31.4 | 151.7
23472 - TERRA PPTO C (MANZANA 4) | PL - 1315 | Outinord IND 1" | Concreto | Placa entrepiso torre 1 eje 13 al 19 entre F - J apt 2210, 2211 y escalera eje 17 al 19 entre D - G costado oriental piso 19 al piso 20 | 2025-10-16 | 2025-10-30 | 2025-11-05 | 14 | 20.7 | 26.2 | 126.6
23472 - TERRA PPTO C (MANZANA 4) | PL - 1315 | Outinord IND 1" | Concreto | Placa entrepiso torre 1 eje 13 al 19 entre F - J apt 2210, 2211 y escalera eje 17 al 19 entre D - G costado oriental piso 19 al piso 20 | 2025-10-16 | 2025-10-30 | 2025-11-05 | 14 | 20.7 | 25.6 | 123.7
23472 - TERRA PPTO C (MANZANA 4) | PL - 1315 | Outinord IND 1" | Concreto | Placa entrepiso torre 1 eje 13 al 19 entre F - J apt 2210, 2211 y escalera eje 17 al 19 entre D - G costado oriental piso 19 al piso 20 | 2025-10-16 | 2025-10-23 | 2025-10-24 | 7 | 20.7 | 22.8 | 110.1
23472 - TERRA PPTO C (MANZANA 4) | PL - 1315 | Outinord IND 1" | Concreto | Placa entrepiso torre 1 eje 13 al 19 entre F - J apt 2210, 2211 y escalera eje 17 al 19 entre D - G costado oriental piso 19 al piso 20 | 2025-10-16 | 2025-10-23 | 2025-10-24 | 7 | 20.7 | 23 | 111.1
23472 - TERRA PPTO C (MANZANA 4) | PL - 1315 | Outinord IND 1" | Concreto | Placa entrepiso torre 1 eje 13 al 19 entre F - J apt 2210, 2211 y escalera eje 17 al 19 entre D - G costado oriental piso 19 al piso 20 | 2025-10-16 | 2025-10-19 | 2025-10-24 | 3 | 20.7 | 18.3 | 88.4
23472 - TERRA PPTO C (MANZANA 4) | PL - 1315 | Outinord IND 1" | Concreto | Placa entrepiso torre 1 eje 13 al 19 entre F - J apt 2210, 2211 y escalera eje 17 al 19 entre D - G costado oriental piso 19 al piso 20 | 2025-10-16 | 2025-10-19 | 2025-10-24 | 3 | 20.7 | 17.9 | 86.5
23472 - TERRA PPTO C (MANZANA 4) | PL - 1325 | Outinord IND 1" | Concreto | Placa entre piso 1 eje 1 al 5 entre F - J apt 2202, 2203 y escalera eje 1 al 2 entre D - G costado occidental piso 20 al piso 21 | 2025-10-23 | 2025-11-20 | 2025-11-24 | 28 | 20.7 | 27 | 130.4
23472 - TERRA PPTO C (MANZANA 4) | PL - 1325 | Outinord IND 1" | Concreto | Placa entre piso 1 eje 1 al 5 entre F - J apt 2202, 2203 y escalera eje 1 al 2 entre D - G costado occidental piso 20 al piso 21 | 2025-10-23 | 2025-11-20 | 2025-11-24 | 28 | 20.7 | 26.8 | 129.5
23472 - TERRA PPTO C (MANZANA 4) | PL - 1325 | Outinord IND 1" | Concreto | Placa entre piso 1 eje 1 al 5 entre F - J apt 2202, 2203 y escalera eje 1 al 2 entre D - G costado occidental piso 20 al piso 21 | 2025-10-23 | 2025-11-20 | 2025-11-24 | 28 | 20.7 | 26.2 | 126.6
23472 - TERRA PPTO C (MANZANA 4) | PL - 1325 | Outinord IND 1" | Concreto | Placa entre piso 1 eje 1 al 5 entre F - J apt 2202, 2203 y escalera eje 1 al 2 entre D - G costado occidental piso 20 al piso 21 | 2025-10-23 | 2025-11-06 | 2025-11-12 | 14 | 20.7 | 22.2 | 107.2
23472 - TERRA PPTO C (MANZANA 4) | PL - 1325 | Outinord IND 1" | Concreto | Placa entre piso 1 eje 1 al 5 entre F - J apt 2202, 2203 y escalera eje 1 al 2 entre D - G costado occidental piso 20 al piso 21 | 2025-10-23 | 2025-11-06 | 2025-11-12 | 14 | 20.7 | 21.7 | 104.8
23472 - TERRA PPTO C (MANZANA 4) | PL - 1325 | Outinord IND 1" | Concreto | Placa entre piso 1 eje 1 al 5 entre F - J apt 2202, 2203 y escalera eje 1 al 2 entre D - G costado occidental piso 20 al piso 21 | 2025-10-23 | 2025-10-30 | 2025-11-05 | 7 | 20.7 | 17.1 | 82.6
23472 - TERRA PPTO C (MANZANA 4) | PL - 1325 | Outinord IND 1" | Concreto | Placa entre piso 1 eje 1 al 5 entre F - J apt 2202, 2203 y escalera eje 1 al 2 entre D - G costado occidental piso 20 al piso 21 | 2025-10-23 | 2025-10-30 | 2025-11-05 | 7 | 20.7 | 16.6 | 80.2
23472 - TERRA PPTO C (MANZANA 4) | PL - 1325 | Outinord IND 1" | Concreto | Placa entre piso 1 eje 1 al 5 entre F - J apt 2202, 2203 y escalera eje 1 al 2 entre D - G costado occidental piso 20 al piso 21 | 2025-10-23 | 2025-10-26 | 2025-10-30 | 3 | 20.7 | 13.5 | 65.2
23472 - TERRA PPTO C (MANZANA 4) | PL - 1325 | Outinord IND 1" | Concreto | Placa entre piso 1 eje 1 al 5 entre F - J apt 2202, 2203 y escalera eje 1 al 2 entre D - G costado occidental piso 20 al piso 21 | 2025-10-23 | 2025-10-26 | 2025-10-30 | 3 | 20.7 | 13.1 | 63.3
23472 - TERRA PPTO C (MANZANA 4) | PL - 1327 | Outinord IND ayuda de bombeo | Concreto | Salón comunal placa de contrapiso eje 7´al 10 entre A - E | 2025-10-24 | 2025-11-21 | 2025-11-24 | 28 | 27.6 | 39.3 | 142.4
23472 - TERRA PPTO C (MANZANA 4) | PL - 1327 | Outinord IND ayuda de bombeo | Concreto | Salón comunal placa de contrapiso eje 7´al 10 entre A - E | 2025-10-24 | 2025-11-21 | 2025-11-24 | 28 | 27.6 | 38.5 | 139.5
23472 - TERRA PPTO C (MANZANA 4) | PL - 1327 | Outinord IND ayuda de bombeo | Concreto | Salón comunal placa de contrapiso eje 7´al 10 entre A - E | 2025-10-24 | 2025-11-21 | 2025-11-24 | 28 | 27.6 | 38.9 | 140.9
23472 - TERRA PPTO C (MANZANA 4) | PL - 1327 | Outinord IND ayuda de bombeo | Concreto | Salón comunal placa de contrapiso eje 7´al 10 entre A - E | 2025-10-24 | 2025-11-07 | 2025-11-12 | 14 | 27.6 | 33.9 | 122.8
23472 - TERRA PPTO C (MANZANA 4) | PL - 1327 | Outinord IND ayuda de bombeo | Concreto | Salón comunal placa de contrapiso eje 7´al 10 entre A - E | 2025-10-24 | 2025-11-07 | 2025-11-12 | 14 | 27.6 | 33.4 | 121
23472 - TERRA PPTO C (MANZANA 4) | PL - 1327 | Outinord IND ayuda de bombeo | Concreto | Salón comunal placa de contrapiso eje 7´al 10 entre A - E | 2025-10-24 | 2025-10-31 | 2025-11-05 | 7 | 27.6 | 29.1 | 105.4
23472 - TERRA PPTO C (MANZANA 4) | PL - 1327 | Outinord IND ayuda de bombeo | Concreto | Salón comunal placa de contrapiso eje 7´al 10 entre A - E | 2025-10-24 | 2025-10-31 | 2025-11-05 | 7 | 27.6 | 28.8 | 104.3
23472 - TERRA PPTO C (MANZANA 4) | PL - 1327 | Outinord IND ayuda de bombeo | Concreto | Salón comunal placa de contrapiso eje 7´al 10 entre A - E | 2025-10-24 | 2025-10-28 | 2025-10-31 | 4 | 27.6 | 26.6 | 96.4
23472 - TERRA PPTO C (MANZANA 4) | PL - 1327 | Outinord IND ayuda de bombeo | Concreto | Salón comunal placa de contrapiso eje 7´al 10 entre A - E | 2025-10-24 | 2025-10-28 | 2025-10-31 | 4 | 27.6 | 26.1 | 94.6
23472 - TERRA PPTO C (MANZANA 4) | PL - 1328 | Outinord IND ayuda de bombeo | Concreto | Salón comunal placa de contrapiso eje 7´al 10 entre A - E | 2025-10-24 | 2025-11-21 | 2025-11-24 | 28 | 27.6 | 35.2 | 127.5
23472 - TERRA PPTO C (MANZANA 4) | PL - 1328 | Outinord IND ayuda de bombeo | Concreto | Salón comunal placa de contrapiso eje 7´al 10 entre A - E | 2025-10-24 | 2025-11-21 | 2025-11-24 | 28 | 27.6 | 34 | 123.2
23472 - TERRA PPTO C (MANZANA 4) | PL - 1328 | Outinord IND ayuda de bombeo | Concreto | Salón comunal placa de contrapiso eje 7´al 10 entre A - E | 2025-10-24 | 2025-11-21 | 2025-11-24 | 28 | 27.6 | 33.7 | 122.1
23472 - TERRA PPTO C (MANZANA 4) | PL - 1328 | Outinord IND ayuda de bombeo | Concreto | Salón comunal placa de contrapiso eje 7´al 10 entre A - E | 2025-10-24 | 2025-11-07 | 2025-11-12 | 14 | 27.6 | 28.3 | 102.5
23472 - TERRA PPTO C (MANZANA 4) | PL - 1328 | Outinord IND ayuda de bombeo | Concreto | Salón comunal placa de contrapiso eje 7´al 10 entre A - E | 2025-10-24 | 2025-11-07 | 2025-11-12 | 14 | 27.6 | 27.6 | 100
23472 - TERRA PPTO C (MANZANA 4) | PL - 1328 | Outinord IND ayuda de bombeo | Concreto | Salón comunal placa de contrapiso eje 7´al 10 entre A - E | 2025-10-24 | 2025-10-31 | 2025-11-05 | 7 | 27.6 | 22.8 | 82.6
23472 - TERRA PPTO C (MANZANA 4) | PL - 1328 | Outinord IND ayuda de bombeo | Concreto | Salón comunal placa de contrapiso eje 7´al 10 entre A - E | 2025-10-24 | 2025-10-31 | 2025-11-05 | 7 | 27.6 | 22.5 | 81.5
23472 - TERRA PPTO C (MANZANA 4) | PL - 1328 | Outinord IND ayuda de bombeo | Concreto | Salón comunal placa de contrapiso eje 7´al 10 entre A - E | 2025-10-24 | 2025-10-28 | 2025-10-31 | 4 | 27.6 | 17.7 | 64.1
23472 - TERRA PPTO C (MANZANA 4) | PL - 1328 | Outinord IND ayuda de bombeo | Concreto | Salón comunal placa de contrapiso eje 7´al 10 entre A - E | 2025-10-24 | 2025-10-28 | 2025-10-31 | 4 | 27.6 | 17.3 | 62.7
23472 - TERRA PPTO C (MANZANA 4) | PL - 1329 | Outinord IND 1" | Concreto | Placa entrepiso torre 1 eje 13 al 19 entre A - E apt 2308 - 2309 | 2025-10-24 | 2025-11-21 | 2025-11-24 | 28 | 20.7 | 30.4 | 146.9
23472 - TERRA PPTO C (MANZANA 4) | PL - 1329 | Outinord IND 1" | Concreto | Placa entrepiso torre 1 eje 13 al 19 entre A - E apt 2308 - 2309 | 2025-10-24 | 2025-11-21 | 2025-11-24 | 28 | 20.7 | 30 | 144.9
23472 - TERRA PPTO C (MANZANA 4) | PL - 1329 | Outinord IND 1" | Concreto | Placa entrepiso torre 1 eje 13 al 19 entre A - E apt 2308 - 2309 | 2025-10-24 | 2025-11-21 | 2025-11-24 | 28 | 20.7 | 29.3 | 141.5
23472 - TERRA PPTO C (MANZANA 4) | PL - 1329 | Outinord IND 1" | Concreto | Placa entrepiso torre 1 eje 13 al 19 entre A - E apt 2308 - 2309 | 2025-10-24 | 2025-11-07 | 2025-11-12 | 14 | 20.7 | 26.6 | 128.5
23472 - TERRA PPTO C (MANZANA 4) | PL - 1329 | Outinord IND 1" | Concreto | Placa entrepiso torre 1 eje 13 al 19 entre A - E apt 2308 - 2309 | 2025-10-24 | 2025-11-07 | 2025-11-12 | 14 | 20.7 | 25.5 | 123.2
23472 - TERRA PPTO C (MANZANA 4) | PL - 1329 | Outinord IND 1" | Concreto | Placa entrepiso torre 1 eje 13 al 19 entre A - E apt 2308 - 2309 | 2025-10-24 | 2025-10-31 | 2025-11-05 | 7 | 20.7 | 22 | 106.3
23472 - TERRA PPTO C (MANZANA 4) | PL - 1329 | Outinord IND 1" | Concreto | Placa entrepiso torre 1 eje 13 al 19 entre A - E apt 2308 - 2309 | 2025-10-24 | 2025-10-31 | 2025-11-05 | 7 | 20.7 | 21.7 | 104.8
23472 - TERRA PPTO C (MANZANA 4) | PL - 1329 | Outinord IND 1" | Concreto | Placa entrepiso torre 1 eje 13 al 19 entre A - E apt 2308 - 2309 | 2025-10-24 | 2025-10-28 | 2025-10-31 | 4 | 20.7 | 19.1 | 92.3
23472 - TERRA PPTO C (MANZANA 4) | PL - 1329 | Outinord IND 1" | Concreto | Placa entrepiso torre 1 eje 13 al 19 entre A - E apt 2308 - 2309 | 2025-10-24 | 2025-10-28 | 2025-10-31 | 4 | 20.7 | 19.8 | 95.7
23472 - TERRA PPTO C (MANZANA 4) | PL - 1331 | Outinord IND 1" | Concreto | Placa entre piso torre 1 eje 13 al 19 entre F - J apt 2310, 2311 y escalera eje 17 al 19 entre D - G costado oriental piso 20 al piso 21 | 2025-10-25 | 2025-11-22 | 2025-11-24 | 28 | 20.7 | 24 | 115.9
23472 - TERRA PPTO C (MANZANA 4) | PL - 1331 | Outinord IND 1" | Concreto | Placa entre piso torre 1 eje 13 al 19 entre F - J apt 2310, 2311 y escalera eje 17 al 19 entre D - G costado oriental piso 20 al piso 21 | 2025-10-25 | 2025-11-22 | 2025-11-24 | 28 | 20.7 | 23.7 | 114.5
23472 - TERRA PPTO C (MANZANA 4) | PL - 1331 | Outinord IND 1" | Concreto | Placa entre piso torre 1 eje 13 al 19 entre F - J apt 2310, 2311 y escalera eje 17 al 19 entre D - G costado oriental piso 20 al piso 21 | 2025-10-25 | 2025-11-22 | 2025-11-24 | 28 | 20.7 | 24.1 | 116.4
23472 - TERRA PPTO C (MANZANA 4) | PL - 1331 | Outinord IND 1" | Concreto | Placa entre piso torre 1 eje 13 al 19 entre F - J apt 2310, 2311 y escalera eje 17 al 19 entre D - G costado oriental piso 20 al piso 21 | 2025-10-25 | 2025-11-08 | 2025-11-12 | 14 | 20.7 | 19.3 | 93.2
23472 - TERRA PPTO C (MANZANA 4) | PL - 1331 | Outinord IND 1" | Concreto | Placa entre piso torre 1 eje 13 al 19 entre F - J apt 2310, 2311 y escalera eje 17 al 19 entre D - G costado oriental piso 20 al piso 21 | 2025-10-25 | 2025-11-08 | 2025-11-12 | 14 | 20.7 | 19.8 | 95.7
23472 - TERRA PPTO C (MANZANA 4) | PL - 1331 | Outinord IND 1" | Concreto | Placa entre piso torre 1 eje 13 al 19 entre F - J apt 2310, 2311 y escalera eje 17 al 19 entre D - G costado oriental piso 20 al piso 21 | 2025-10-25 | 2025-11-01 | 2025-11-05 | 7 | 20.7 | 16.5 | 79.7
23472 - TERRA PPTO C (MANZANA 4) | PL - 1331 | Outinord IND 1" | Concreto | Placa entre piso torre 1 eje 13 al 19 entre F - J apt 2310, 2311 y escalera eje 17 al 19 entre D - G costado oriental piso 20 al piso 21 | 2025-10-25 | 2025-11-01 | 2025-11-05 | 7 | 20.7 | 15.9 | 76.8
23472 - TERRA PPTO C (MANZANA 4) | PL - 1331 | Outinord IND 1" | Concreto | Placa entre piso torre 1 eje 13 al 19 entre F - J apt 2310, 2311 y escalera eje 17 al 19 entre D - G costado oriental piso 20 al piso 21 | 2025-10-25 | 2025-10-28 | 2025-10-30 | 3 | 20.7 | 13 | 62.8
23472 - TERRA PPTO C (MANZANA 4) | PL - 1331 | Outinord IND 1" | Concreto | Placa entre piso torre 1 eje 13 al 19 entre F - J apt 2310, 2311 y escalera eje 17 al 19 entre D - G costado oriental piso 20 al piso 21 | 2025-10-25 | 2025-10-28 | 2025-10-30 | 3 | 20.7 | 12.3 | 59.4
23472 - TERRA PPTO C (MANZANA 4) | PL - 1332 | Outinord IND ayudante de bombeo | Concreto | Alistado de cubierta torre 2 eje 7´al 13 entre A - J | 2025-10-27 | 2025-11-24 | 2025-11-26 | 28 | 20.7 | 18.9 | 91.3
23472 - TERRA PPTO C (MANZANA 4) | PL - 1332 | Outinord IND ayudante de bombeo | Concreto | Alistado de cubierta torre 2 eje 7´al 13 entre A - J | 2025-10-27 | 2025-11-24 | 2025-11-26 | 28 | 20.7 | 19.5 | 94.2
23472 - TERRA PPTO C (MANZANA 4) | PL - 1332 | Outinord IND ayudante de bombeo | Concreto | Alistado de cubierta torre 2 eje 7´al 13 entre A - J | 2025-10-27 | 2025-11-24 | 2025-11-26 | 28 | 20.7 | 19.3 | 93.2
23472 - TERRA PPTO C (MANZANA 4) | PL - 1332 | Outinord IND ayudante de bombeo | Concreto | Alistado de cubierta torre 2 eje 7´al 13 entre A - J | 2025-10-27 | 2025-11-10 | 2025-11-12 | 14 | 20.7 | 15.6 | 75.4
23472 - TERRA PPTO C (MANZANA 4) | PL - 1332 | Outinord IND ayudante de bombeo | Concreto | Alistado de cubierta torre 2 eje 7´al 13 entre A - J | 2025-10-27 | 2025-11-10 | 2025-11-12 | 14 | 20.7 | 16 | 77.3
23472 - TERRA PPTO C (MANZANA 4) | PL - 1332 | Outinord IND ayudante de bombeo | Concreto | Alistado de cubierta torre 2 eje 7´al 13 entre A - J | 2025-10-27 | 2025-11-03 | 2025-11-05 | 7 | 20.7 | 13.1 | 63.3
23472 - TERRA PPTO C (MANZANA 4) | PL - 1332 | Outinord IND ayudante de bombeo | Concreto | Alistado de cubierta torre 2 eje 7´al 13 entre A - J | 2025-10-27 | 2025-11-03 | 2025-11-05 | 7 | 20.7 | 13.6 | 65.7
23472 - TERRA PPTO C (MANZANA 4) | PL - 1332 | Outinord IND ayudante de bombeo | Concreto | Alistado de cubierta torre 2 eje 7´al 13 entre A - J | 2025-10-27 | 2025-10-30 | 2025-11-05 | 3 | 20.7 | 8.7 | 42
23472 - TERRA PPTO C (MANZANA 4) | PL - 1332 | Outinord IND ayudante de bombeo | Concreto | Alistado de cubierta torre 2 eje 7´al 13 entre A - J | 2025-10-27 | 2025-10-30 | 2025-11-05 | 3 | 20.7 | 8.3 | 40.1
23472 - TERRA PPTO C (MANZANA 4) | PL - 1334 | Outinord IND con fibra de polipropileno | Concreto | Alistado de piso cubierta eje 7 al 1 entre A - J | 2025-10-28 | 2025-11-25 | 2025-11-26 | 28 | 20.7 | 28.3 | 136.7
23472 - TERRA PPTO C (MANZANA 4) | PL - 1334 | Outinord IND con fibra de polipropileno | Concreto | Alistado de piso cubierta eje 7 al 1 entre A - J | 2025-10-28 | 2025-11-25 | 2025-11-26 | 28 | 20.7 | 28.7 | 138.6
23472 - TERRA PPTO C (MANZANA 4) | PL - 1334 | Outinord IND con fibra de polipropileno | Concreto | Alistado de piso cubierta eje 7 al 1 entre A - J | 2025-10-28 | 2025-11-25 | 2025-11-26 | 28 | 20.7 | 28 | 135.3
23472 - TERRA PPTO C (MANZANA 4) | PL - 1334 | Outinord IND con fibra de polipropileno | Concreto | Alistado de piso cubierta eje 7 al 1 entre A - J | 2025-10-28 | 2025-11-11 | 2025-11-12 | 14 | 20.7 | 24.9 | 120.3
23472 - TERRA PPTO C (MANZANA 4) | PL - 1334 | Outinord IND con fibra de polipropileno | Concreto | Alistado de piso cubierta eje 7 al 1 entre A - J | 2025-10-28 | 2025-11-11 | 2025-11-12 | 14 | 20.7 | 24.4 | 117.9
23472 - TERRA PPTO C (MANZANA 4) | PL - 1334 | Outinord IND con fibra de polipropileno | Concreto | Alistado de piso cubierta eje 7 al 1 entre A - J | 2025-10-28 | 2025-11-04 | 2025-11-06 | 7 | 20.7 | 21.6 | 104.3
23472 - TERRA PPTO C (MANZANA 4) | PL - 1334 | Outinord IND con fibra de polipropileno | Concreto | Alistado de piso cubierta eje 7 al 1 entre A - J | 2025-10-28 | 2025-11-04 | 2025-11-06 | 7 | 20.7 | 21.1 | 101.9
23472 - TERRA PPTO C (MANZANA 4) | PL - 1334 | Outinord IND con fibra de polipropileno | Concreto | Alistado de piso cubierta eje 7 al 1 entre A - J | 2025-10-28 | 2025-10-31 | 2025-11-05 | 3 | 20.7 | 16 | 77.3
23472 - TERRA PPTO C (MANZANA 4) | PL - 1334 | Outinord IND con fibra de polipropileno | Concreto | Alistado de piso cubierta eje 7 al 1 entre A - J | 2025-10-28 | 2025-10-31 | 2025-11-05 | 3 | 20.7 | 15.5 | 74.9
23472 - TERRA PPTO C (MANZANA 4) | PL - 1335 | Outinord IND 1" | Concreto | Placa entrepiso torre 1 eje 6 al 13 entre A - E apt 2306 - 2307 | 2025-10-28 | 2025-11-25 | 2025-11-26 | 28 | 20.7 | 28.9 | 139.6
23472 - TERRA PPTO C (MANZANA 4) | PL - 1335 | Outinord IND 1" | Concreto | Placa entrepiso torre 1 eje 6 al 13 entre A - E apt 2306 - 2307 | 2025-10-28 | 2025-11-25 | 2025-11-26 | 28 | 20.7 | 28.3 | 136.7
23472 - TERRA PPTO C (MANZANA 4) | PL - 1335 | Outinord IND 1" | Concreto | Placa entrepiso torre 1 eje 6 al 13 entre A - E apt 2306 - 2307 | 2025-10-28 | 2025-11-25 | 2025-11-26 | 28 | 20.7 | 28.7 | 138.6
23472 - TERRA PPTO C (MANZANA 4) | PL - 1335 | Outinord IND 1" | Concreto | Placa entrepiso torre 1 eje 6 al 13 entre A - E apt 2306 - 2307 | 2025-10-28 | 2025-11-11 | 2025-11-12 | 14 | 20.7 | 23.6 | 114
23472 - TERRA PPTO C (MANZANA 4) | PL - 1335 | Outinord IND 1" | Concreto | Placa entrepiso torre 1 eje 6 al 13 entre A - E apt 2306 - 2307 | 2025-10-28 | 2025-11-11 | 2025-11-12 | 14 | 20.7 | 23.2 | 112.1
23472 - TERRA PPTO C (MANZANA 4) | PL - 1335 | Outinord IND 1" | Concreto | Placa entrepiso torre 1 eje 6 al 13 entre A - E apt 2306 - 2307 | 2025-10-28 | 2025-11-04 | 2025-11-06 | 7 | 20.7 | 20.1 | 97.1
23472 - TERRA PPTO C (MANZANA 4) | PL - 1335 | Outinord IND 1" | Concreto | Placa entrepiso torre 1 eje 6 al 13 entre A - E apt 2306 - 2307 | 2025-10-28 | 2025-11-04 | 2025-11-06 | 7 | 20.7 | 19.4 | 93.7
23472 - TERRA PPTO C (MANZANA 4) | PL - 1335 | Outinord IND 1" | Concreto | Placa entrepiso torre 1 eje 6 al 13 entre A - E apt 2306 - 2307 | 2025-10-28 | 2025-10-31 | 2025-11-05 | 3 | 20.7 | 16.2 | 78.3
23472 - TERRA PPTO C (MANZANA 4) | PL - 1335 | Outinord IND 1" | Concreto | Placa entrepiso torre 1 eje 6 al 13 entre A - E apt 2306 - 2307 | 2025-10-28 | 2025-10-31 | 2025-11-05 | 3 | 20.7 | 15.7 | 75.8
23472 - TERRA PPTO C (MANZANA 4) | PL - 1337 | Industrializado con ayudante de bombeo | Concreto | Salón comunal placa de contrapiso eje 1 al 7´entre A - E | 2025-10-29 | 2025-11-26 | 2025-11-28 | 28 | 27.6 | 43.6 | 158
23472 - TERRA PPTO C (MANZANA 4) | PL - 1337 | Industrializado con ayudante de bombeo | Concreto | Salón comunal placa de contrapiso eje 1 al 7´entre A - E | 2025-10-29 | 2025-11-26 | 2025-11-28 | 28 | 27.6 | 43.9 | 159.1
23472 - TERRA PPTO C (MANZANA 4) | PL - 1337 | Industrializado con ayudante de bombeo | Concreto | Salón comunal placa de contrapiso eje 1 al 7´entre A - E | 2025-10-29 | 2025-11-26 | 2025-11-28 | 28 | 27.6 | 43.3 | 156.9
23472 - TERRA PPTO C (MANZANA 4) | PL - 1337 | Industrializado con ayudante de bombeo | Concreto | Salón comunal placa de contrapiso eje 1 al 7´entre A - E | 2025-10-29 | 2025-11-12 | 2025-11-13 | 14 | 27.6 | 40.2 | 145.7
23472 - TERRA PPTO C (MANZANA 4) | PL - 1337 | Industrializado con ayudante de bombeo | Concreto | Salón comunal placa de contrapiso eje 1 al 7´entre A - E | 2025-10-29 | 2025-11-12 | 2025-11-13 | 14 | 27.6 | 40.7 | 147.5
23472 - TERRA PPTO C (MANZANA 4) | PL - 1337 | Industrializado con ayudante de bombeo | Concreto | Salón comunal placa de contrapiso eje 1 al 7´entre A - E | 2025-10-29 | 2025-11-05 | 2025-11-06 | 7 | 27.6 | 34.5 | 125
23472 - TERRA PPTO C (MANZANA 4) | PL - 1337 | Industrializado con ayudante de bombeo | Concreto | Salón comunal placa de contrapiso eje 1 al 7´entre A - E | 2025-10-29 | 2025-11-05 | 2025-11-06 | 7 | 27.6 | 34.1 | 123.6
23472 - TERRA PPTO C (MANZANA 4) | PL - 1337 | Industrializado con ayudante de bombeo | Concreto | Salón comunal placa de contrapiso eje 1 al 7´entre A - E | 2025-10-29 | 2025-11-01 | 2025-11-05 | 3 | 27.6 | 30.5 | 110.5
23472 - TERRA PPTO C (MANZANA 4) | PL - 1337 | Industrializado con ayudante de bombeo | Concreto | Salón comunal placa de contrapiso eje 1 al 7´entre A - E | 2025-10-29 | 2025-11-01 | 2025-11-05 | 3 | 27.6 | 29.9 | 108.3
23472 - TERRA PPTO C (MANZANA 4) | PL - 1338 | IND con ayudante bombeo | Concreto | Salón comunal placa de contrapiso eje 1 al 7´entre A - E | 2025-10-29 | 2025-11-26 | 2025-11-28 | 28 | 27.6 | 44.4 | 160.9
23472 - TERRA PPTO C (MANZANA 4) | PL - 1338 | IND con ayudante bombeo | Concreto | Salón comunal placa de contrapiso eje 1 al 7´entre A - E | 2025-10-29 | 2025-11-26 | 2025-11-28 | 28 | 27.6 | 43.9 | 159.1
23472 - TERRA PPTO C (MANZANA 4) | PL - 1338 | IND con ayudante bombeo | Concreto | Salón comunal placa de contrapiso eje 1 al 7´entre A - E | 2025-10-29 | 2025-11-26 | 2025-11-28 | 28 | 27.6 | 43.3 | 156.9
23472 - TERRA PPTO C (MANZANA 4) | PL - 1338 | IND con ayudante bombeo | Concreto | Salón comunal placa de contrapiso eje 1 al 7´entre A - E | 2025-10-29 | 2025-11-12 | 2025-11-13 | 14 | 27.6 | 39 | 141.3
23472 - TERRA PPTO C (MANZANA 4) | PL - 1338 | IND con ayudante bombeo | Concreto | Salón comunal placa de contrapiso eje 1 al 7´entre A - E | 2025-10-29 | 2025-11-12 | 2025-11-13 | 14 | 27.6 | 38.7 | 140.2
23472 - TERRA PPTO C (MANZANA 4) | PL - 1338 | IND con ayudante bombeo | Concreto | Salón comunal placa de contrapiso eje 1 al 7´entre A - E | 2025-10-29 | 2025-11-05 | 2025-11-06 | 7 | 27.6 | 33 | 119.6
23472 - TERRA PPTO C (MANZANA 4) | PL - 1338 | IND con ayudante bombeo | Concreto | Salón comunal placa de contrapiso eje 1 al 7´entre A - E | 2025-10-29 | 2025-11-05 | 2025-11-06 | 7 | 27.6 | 32.6 | 118.1
23472 - TERRA PPTO C (MANZANA 4) | PL - 1338 | IND con ayudante bombeo | Concreto | Salón comunal placa de contrapiso eje 1 al 7´entre A - E | 2025-10-29 | 2025-11-01 | 2025-11-05 | 3 | 27.6 | 28 | 101.4
23472 - TERRA PPTO C (MANZANA 4) | PL - 1338 | IND con ayudante bombeo | Concreto | Salón comunal placa de contrapiso eje 1 al 7´entre A - E | 2025-10-29 | 2025-11-01 | 2025-11-05 | 3 | 27.6 | 27.5 | 99.6
23472 - TERRA PPTO C (MANZANA 4) | PL - 1339 | Outinord IND 1" | Concreto | Placa entrepiso torre 1 eje 6 al 13 entre F - J apt 2301 - 2312 y placa contrapiso futuro comercio torre 3 | 2025-10-29 | 2025-11-26 | 2025-11-28 | 28 | 20.7 | 31.1 | 150.2
23472 - TERRA PPTO C (MANZANA 4) | PL - 1339 | Outinord IND 1" | Concreto | Placa entrepiso torre 1 eje 6 al 13 entre F - J apt 2301 - 2312 y placa contrapiso futuro comercio torre 3 | 2025-10-29 | 2025-11-26 | 2025-11-28 | 28 | 20.7 | 30.4 | 146.9
23472 - TERRA PPTO C (MANZANA 4) | PL - 1339 | Outinord IND 1" | Concreto | Placa entrepiso torre 1 eje 6 al 13 entre F - J apt 2301 - 2312 y placa contrapiso futuro comercio torre 3 | 2025-10-29 | 2025-11-26 | 2025-11-28 | 28 | 20.7 | 30.6 | 147.8
23472 - TERRA PPTO C (MANZANA 4) | PL - 1339 | Outinord IND 1" | Concreto | Placa entrepiso torre 1 eje 6 al 13 entre F - J apt 2301 - 2312 y placa contrapiso futuro comercio torre 3 | 2025-10-29 | 2025-11-12 | 2025-11-13 | 14 | 20.7 | 25.1 | 121.3
23472 - TERRA PPTO C (MANZANA 4) | PL - 1339 | Outinord IND 1" | Concreto | Placa entrepiso torre 1 eje 6 al 13 entre F - J apt 2301 - 2312 y placa contrapiso futuro comercio torre 3 | 2025-10-29 | 2025-11-12 | 2025-11-13 | 14 | 20.7 | 25.7 | 124.2
23472 - TERRA PPTO C (MANZANA 4) | PL - 1339 | Outinord IND 1" | Concreto | Placa entrepiso torre 1 eje 6 al 13 entre F - J apt 2301 - 2312 y placa contrapiso futuro comercio torre 3 | 2025-10-29 | 2025-11-05 | 2025-11-06 | 7 | 20.7 | 22.1 | 106.8
23472 - TERRA PPTO C (MANZANA 4) | PL - 1339 | Outinord IND 1" | Concreto | Placa entrepiso torre 1 eje 6 al 13 entre F - J apt 2301 - 2312 y placa contrapiso futuro comercio torre 3 | 2025-10-29 | 2025-11-05 | 2025-11-06 | 7 | 20.7 | 22.7 | 109.7
23472 - TERRA PPTO C (MANZANA 4) | PL - 1339 | Outinord IND 1" | Concreto | Placa entrepiso torre 1 eje 6 al 13 entre F - J apt 2301 - 2312 y placa contrapiso futuro comercio torre 3 | 2025-10-29 | 2025-11-01 | 2025-11-05 | 3 | 20.7 | 19.5 | 94.2
23472 - TERRA PPTO C (MANZANA 4) | PL - 1339 | Outinord IND 1" | Concreto | Placa entrepiso torre 1 eje 6 al 13 entre F - J apt 2301 - 2312 y placa contrapiso futuro comercio torre 3 | 2025-10-29 | 2025-11-01 | 2025-11-05 | 3 | 20.7 | 19 | 91.8
23472 - TERRA PPTO C (MANZANA 4) | PL - 1341 | Outinord IND 1" | Concreto | Placa entrepiso torre 1 eje 1 al 6 entre A - E apt 2304 - 2305 | 2025-10-30 | 2025-11-27 | 2025-11-28 | 28 | 20.7 | 29 | 140.1
23472 - TERRA PPTO C (MANZANA 4) | PL - 1341 | Outinord IND 1" | Concreto | Placa entrepiso torre 1 eje 1 al 6 entre A - E apt 2304 - 2305 | 2025-10-30 | 2025-11-27 | 2025-11-28 | 28 | 20.7 | 29.5 | 142.5
23472 - TERRA PPTO C (MANZANA 4) | PL - 1341 | Outinord IND 1" | Concreto | Placa entrepiso torre 1 eje 1 al 6 entre A - E apt 2304 - 2305 | 2025-10-30 | 2025-11-27 | 2025-11-28 | 28 | 20.7 | 28.8 | 139.1
23472 - TERRA PPTO C (MANZANA 4) | PL - 1341 | Outinord IND 1" | Concreto | Placa entrepiso torre 1 eje 1 al 6 entre A - E apt 2304 - 2305 | 2025-10-30 | 2025-11-13 | 2025-11-14 | 14 | 20.7 | 23 | 111.1
23472 - TERRA PPTO C (MANZANA 4) | PL - 1341 | Outinord IND 1" | Concreto | Placa entrepiso torre 1 eje 1 al 6 entre A - E apt 2304 - 2305 | 2025-10-30 | 2025-11-13 | 2025-11-14 | 14 | 20.7 | 22.7 | 109.7
23472 - TERRA PPTO C (MANZANA 4) | PL - 1341 | Outinord IND 1" | Concreto | Placa entrepiso torre 1 eje 1 al 6 entre A - E apt 2304 - 2305 | 2025-10-30 | 2025-11-06 | 2025-11-12 | 7 | 20.7 | 19.7 | 95.2
23472 - TERRA PPTO C (MANZANA 4) | PL - 1341 | Outinord IND 1" | Concreto | Placa entrepiso torre 1 eje 1 al 6 entre A - E apt 2304 - 2305 | 2025-10-30 | 2025-11-06 | 2025-11-12 | 7 | 20.7 | 19 | 91.8
23472 - TERRA PPTO C (MANZANA 4) | PL - 1341 | Outinord IND 1" | Concreto | Placa entrepiso torre 1 eje 1 al 6 entre A - E apt 2304 - 2305 | 2025-10-30 | 2025-11-02 | 2025-11-05 | 3 | 20.7 | 16.4 | 79.2
23472 - TERRA PPTO C (MANZANA 4) | PL - 1341 | Outinord IND 1" | Concreto | Placa entrepiso torre 1 eje 1 al 6 entre A - E apt 2304 - 2305 | 2025-10-30 | 2025-11-02 | 2025-11-05 | 3 | 20.7 | 15.8 | 76.3
23472 - TERRA PPTO C (MANZANA 4) | PL - 1343 | Outinord IND 1" | Concreto | Placa entre piso torre 1 eje 1 al 5 entre F – J aptos 2302, 2303 | 2025-10-31 | 2025-11-28 | 2025-12-03 | 28 | 20.7 | 34.5 | 166.7
23472 - TERRA PPTO C (MANZANA 4) | PL - 1343 | Outinord IND 1" | Concreto | Placa entre piso torre 1 eje 1 al 5 entre F – J aptos 2302, 2303 | 2025-10-31 | 2025-11-28 | 2025-12-03 | 28 | 20.7 | 33.7 | 162.8
23472 - TERRA PPTO C (MANZANA 4) | PL - 1343 | Outinord IND 1" | Concreto | Placa entre piso torre 1 eje 1 al 5 entre F – J aptos 2302, 2303 | 2025-10-31 | 2025-11-28 | 2025-12-03 | 28 | 20.7 | 34.3 | 165.7
23472 - TERRA PPTO C (MANZANA 4) | PL - 1343 | Outinord IND 1" | Concreto | Placa entre piso torre 1 eje 1 al 5 entre F – J aptos 2302, 2303 | 2025-10-31 | 2025-11-14 | 2025-11-19 | 14 | 20.7 | 28.8 | 139.1
23472 - TERRA PPTO C (MANZANA 4) | PL - 1343 | Outinord IND 1" | Concreto | Placa entre piso torre 1 eje 1 al 5 entre F – J aptos 2302, 2303 | 2025-10-31 | 2025-11-14 | 2025-11-19 | 14 | 20.7 | 27.9 | 134.8
23472 - TERRA PPTO C (MANZANA 4) | PL - 1343 | Outinord IND 1" | Concreto | Placa entre piso torre 1 eje 1 al 5 entre F – J aptos 2302, 2303 | 2025-10-31 | 2025-11-07 | 2025-11-12 | 7 | 20.7 | 24.3 | 117.4
23472 - TERRA PPTO C (MANZANA 4) | PL - 1343 | Outinord IND 1" | Concreto | Placa entre piso torre 1 eje 1 al 5 entre F – J aptos 2302, 2303 | 2025-10-31 | 2025-11-07 | 2025-11-12 | 7 | 20.7 | 24.2 | 116.9
23472 - TERRA PPTO C (MANZANA 4) | PL - 1343 | Outinord IND 1" | Concreto | Placa entre piso torre 1 eje 1 al 5 entre F – J aptos 2302, 2303 | 2025-10-31 | 2025-11-04 | 2025-11-06 | 4 | 20.7 | 19.8 | 95.7
23472 - TERRA PPTO C (MANZANA 4) | PL - 1343 | Outinord IND 1" | Concreto | Placa entre piso torre 1 eje 1 al 5 entre F – J aptos 2302, 2303 | 2025-10-31 | 2025-11-04 | 2025-11-06 | 4 | 20.7 | 19.9 | 96.1
23472 - TERRA PPTO C (MANZANA 4) | PL - 1345 | Outinord IND 1" | Concreto | Placa entre piso torre 1 eje 13 al 19 entre A – E aptos 2408, 2409 | 2025-11-01 | 2025-11-29 | 2025-12-03 | 28 | 20.7 | 28.9 | 139.6
23472 - TERRA PPTO C (MANZANA 4) | PL - 1345 | Outinord IND 1" | Concreto | Placa entre piso torre 1 eje 13 al 19 entre A – E aptos 2408, 2409 | 2025-11-01 | 2025-11-29 | 2025-12-03 | 28 | 20.7 | 28.5 | 137.7
23472 - TERRA PPTO C (MANZANA 4) | PL - 1345 | Outinord IND 1" | Concreto | Placa entre piso torre 1 eje 13 al 19 entre A – E aptos 2408, 2409 | 2025-11-01 | 2025-11-29 | 2025-12-03 | 28 | 20.7 | 29.2 | 141.1
23472 - TERRA PPTO C (MANZANA 4) | PL - 1345 | Outinord IND 1" | Concreto | Placa entre piso torre 1 eje 13 al 19 entre A – E aptos 2408, 2409 | 2025-11-01 | 2025-11-15 | 2025-11-19 | 14 | 20.7 | 23.4 | 113
23472 - TERRA PPTO C (MANZANA 4) | PL - 1345 | Outinord IND 1" | Concreto | Placa entre piso torre 1 eje 13 al 19 entre A – E aptos 2408, 2409 | 2025-11-01 | 2025-11-15 | 2025-11-19 | 14 | 20.7 | 23.3 | 112.6
23472 - TERRA PPTO C (MANZANA 4) | PL - 1345 | Outinord IND 1" | Concreto | Placa entre piso torre 1 eje 13 al 19 entre A – E aptos 2408, 2409 | 2025-11-01 | 2025-11-08 | 2025-11-12 | 7 | 20.7 | 18.7 | 90.3
23472 - TERRA PPTO C (MANZANA 4) | PL - 1345 | Outinord IND 1" | Concreto | Placa entre piso torre 1 eje 13 al 19 entre A – E aptos 2408, 2409 | 2025-11-01 | 2025-11-08 | 2025-11-12 | 7 | 20.7 | 18.6 | 89.9
23472 - TERRA PPTO C (MANZANA 4) | PL - 1345 | Outinord IND 1" | Concreto | Placa entre piso torre 1 eje 13 al 19 entre A – E aptos 2408, 2409 | 2025-11-01 | 2025-11-04 | 2025-11-06 | 3 | 20.7 | 15.5 | 74.9
23472 - TERRA PPTO C (MANZANA 4) | PL - 1345 | Outinord IND 1" | Concreto | Placa entre piso torre 1 eje 13 al 19 entre A – E aptos 2408, 2409 | 2025-11-01 | 2025-11-04 | 2025-11-06 | 3 | 20.7 | 15.6 | 75.4
23472 - TERRA PPTO C (MANZANA 4) | PL - 1349 | Outinord IND 1" | Concreto | Placa entrepiso torre 1 eje 6 al 13 entre A – E apto 2406, 2407 | 2025-11-05 | 2025-12-03 | 2025-12-10 | 28 | 20.7 | 31.1 | 150.2
23472 - TERRA PPTO C (MANZANA 4) | PL - 1349 | Outinord IND 1" | Concreto | Placa entrepiso torre 1 eje 6 al 13 entre A – E apto 2406, 2407 | 2025-11-05 | 2025-12-03 | 2025-12-10 | 28 | 20.7 | 30 | 144.9
23472 - TERRA PPTO C (MANZANA 4) | PL - 1349 | Outinord IND 1" | Concreto | Placa entrepiso torre 1 eje 6 al 13 entre A – E apto 2406, 2407 | 2025-11-05 | 2025-12-03 | 2025-12-10 | 28 | 20.7 | 30.3 | 146.4
23472 - TERRA PPTO C (MANZANA 4) | PL - 1349 | Outinord IND 1" | Concreto | Placa entrepiso torre 1 eje 6 al 13 entre A – E apto 2406, 2407 | 2025-11-05 | 2025-11-19 | 2025-11-20 | 14 | 20.7 | 24 | 115.9
23472 - TERRA PPTO C (MANZANA 4) | PL - 1349 | Outinord IND 1" | Concreto | Placa entrepiso torre 1 eje 6 al 13 entre A – E apto 2406, 2407 | 2025-11-05 | 2025-11-19 | 2025-11-20 | 14 | 20.7 | 24.1 | 116.4
23472 - TERRA PPTO C (MANZANA 4) | PL - 1349 | Outinord IND 1" | Concreto | Placa entrepiso torre 1 eje 6 al 13 entre A – E apto 2406, 2407 | 2025-11-05 | 2025-11-12 | 2025-11-13 | 7 | 20.7 | 20.2 | 97.6
23472 - TERRA PPTO C (MANZANA 4) | PL - 1349 | Outinord IND 1" | Concreto | Placa entrepiso torre 1 eje 6 al 13 entre A – E apto 2406, 2407 | 2025-11-05 | 2025-11-12 | 2025-11-13 | 7 | 20.7 | 19.8 | 95.7
23472 - TERRA PPTO C (MANZANA 4) | PL - 1349 | Outinord IND 1" | Concreto | Placa entrepiso torre 1 eje 6 al 13 entre A – E apto 2406, 2407 | 2025-11-05 | 2025-11-08 | 2025-11-12 | 3 | 20.7 | 16.9 | 81.6
23472 - TERRA PPTO C (MANZANA 4) | PL - 1349 | Outinord IND 1" | Concreto | Placa entrepiso torre 1 eje 6 al 13 entre A – E apto 2406, 2407 | 2025-11-05 | 2025-11-08 | 2025-11-12 | 3 | 20.7 | 16.6 | 80.2
23472 - TERRA PPTO C (MANZANA 4) | PL - 1351 | Outinord IND 1" | Concreto | Placa entrepiso torre 1 eje 6 al 13 entre F – J apto 2401, 2412 | 2025-11-06 | 2025-12-04 | 2025-12-10 | 28 | 20.7 | 26.6 | 128.5
23472 - TERRA PPTO C (MANZANA 4) | PL - 1351 | Outinord IND 1" | Concreto | Placa entrepiso torre 1 eje 6 al 13 entre F – J apto 2401, 2412 | 2025-11-06 | 2025-12-04 | 2025-12-10 | 28 | 20.7 | 25.7 | 124.2
23472 - TERRA PPTO C (MANZANA 4) | PL - 1351 | Outinord IND 1" | Concreto | Placa entrepiso torre 1 eje 6 al 13 entre F – J apto 2401, 2412 | 2025-11-06 | 2025-12-04 | 2025-12-10 | 28 | 20.7 | 33.4 | 161.4
23472 - TERRA PPTO C (MANZANA 4) | PL - 1351 | Outinord IND 1" | Concreto | Placa entrepiso torre 1 eje 6 al 13 entre F – J apto 2401, 2412 | 2025-11-06 | 2025-11-20 | 2025-11-24 | 14 | 20.7 | 20.7 | 100
23472 - TERRA PPTO C (MANZANA 4) | PL - 1351 | Outinord IND 1" | Concreto | Placa entrepiso torre 1 eje 6 al 13 entre F – J apto 2401, 2412 | 2025-11-06 | 2025-11-20 | 2025-11-24 | 14 | 20.7 | 21.4 | 103.4
23472 - TERRA PPTO C (MANZANA 4) | PL - 1351 | Outinord IND 1" | Concreto | Placa entrepiso torre 1 eje 6 al 13 entre F – J apto 2401, 2412 | 2025-11-06 | 2025-11-13 | 2025-11-14 | 7 | 20.7 | 17.3 | 83.6
23472 - TERRA PPTO C (MANZANA 4) | PL - 1351 | Outinord IND 1" | Concreto | Placa entrepiso torre 1 eje 6 al 13 entre F – J apto 2401, 2412 | 2025-11-06 | 2025-11-13 | 2025-11-14 | 7 | 20.7 | 18 | 87
23472 - TERRA PPTO C (MANZANA 4) | PL - 1351 | Outinord IND 1" | Concreto | Placa entrepiso torre 1 eje 6 al 13 entre F – J apto 2401, 2412 | 2025-11-06 | 2025-11-09 | 2025-11-12 | 3 | 20.7 | 13.8 | 66.7
23472 - TERRA PPTO C (MANZANA 4) | PL - 1351 | Outinord IND 1" | Concreto | Placa entrepiso torre 1 eje 6 al 13 entre F – J apto 2401, 2412 | 2025-11-06 | 2025-11-09 | 2025-11-12 | 3 | 20.7 | 13.5 | 65.2
23472 - TERRA PPTO C (MANZANA 4) | PL - 1353 | Outinord IND 1" | Concreto | Placa entre piso torre 1 eje 1 al 5 entre A - E apt 2404, 2405 | 2025-11-08 | 2025-12-06 | 2025-12-11 | 28 | 20.7 | 36.9 | 178.3
23472 - TERRA PPTO C (MANZANA 4) | PL - 1353 | Outinord IND 1" | Concreto | Placa entre piso torre 1 eje 1 al 5 entre A - E apt 2404, 2405 | 2025-11-08 | 2025-12-06 | 2025-12-11 | 28 | 20.7 | 35.7 | 172.5
23472 - TERRA PPTO C (MANZANA 4) | PL - 1353 | Outinord IND 1" | Concreto | Placa entre piso torre 1 eje 1 al 5 entre A - E apt 2404, 2405 | 2025-11-08 | 2025-12-06 | 2025-12-11 | 28 | 20.7 | 36.2 | 174.9
23472 - TERRA PPTO C (MANZANA 4) | PL - 1353 | Outinord IND 1" | Concreto | Placa entre piso torre 1 eje 1 al 5 entre A - E apt 2404, 2405 | 2025-11-08 | 2025-11-22 | 2025-11-24 | 14 | 20.7 | 30.1 | 145.4
23472 - TERRA PPTO C (MANZANA 4) | PL - 1353 | Outinord IND 1" | Concreto | Placa entre piso torre 1 eje 1 al 5 entre A - E apt 2404, 2405 | 2025-11-08 | 2025-11-22 | 2025-11-24 | 14 | 20.7 | 30.4 | 146.9
23472 - TERRA PPTO C (MANZANA 4) | PL - 1353 | Outinord IND 1" | Concreto | Placa entre piso torre 1 eje 1 al 5 entre A - E apt 2404, 2405 | 2025-11-08 | 2025-11-15 | 2025-11-19 | 7 | 20.7 | 25.6 | 123.7
23472 - TERRA PPTO C (MANZANA 4) | PL - 1353 | Outinord IND 1" | Concreto | Placa entre piso torre 1 eje 1 al 5 entre A - E apt 2404, 2405 | 2025-11-08 | 2025-11-15 | 2025-11-19 | 7 | 20.7 | 25.3 | 122.2
23472 - TERRA PPTO C (MANZANA 4) | PL - 1353 | Outinord IND 1" | Concreto | Placa entre piso torre 1 eje 1 al 5 entre A - E apt 2404, 2405 | 2025-11-08 | 2025-11-11 | 2025-11-13 | 3 | 20.7 | 12.9 | 62.3
23472 - TERRA PPTO C (MANZANA 4) | PL - 1353 | Outinord IND 1" | Concreto | Placa entre piso torre 1 eje 1 al 5 entre A - E apt 2404, 2405 | 2025-11-08 | 2025-11-11 | 2025-11-13 | 3 | 20.7 | 12.4 | 59.9
23472 - TERRA PPTO C (MANZANA 4) | PL - 1359 | Outinord IND con inclución de aire y fibra 1" | Concreto | Placa cubierta torre 1 eje 12 al 19 entre A – E | 2025-11-13 | 2025-12-11 | 2025-12-12 | 28 | 20.7 | 28.3 | 136.7
23472 - TERRA PPTO C (MANZANA 4) | PL - 1359 | Outinord IND con inclución de aire y fibra 1" | Concreto | Placa cubierta torre 1 eje 12 al 19 entre A – E | 2025-11-13 | 2025-12-11 | 2025-12-12 | 28 | 20.7 | 27.3 | 131.9
23472 - TERRA PPTO C (MANZANA 4) | PL - 1359 | Outinord IND con inclución de aire y fibra 1" | Concreto | Placa cubierta torre 1 eje 12 al 19 entre A – E | 2025-11-13 | 2025-12-11 | 2025-12-12 | 28 | 20.7 | 27.4 | 132.4
23472 - TERRA PPTO C (MANZANA 4) | PL - 1359 | Outinord IND con inclución de aire y fibra 1" | Concreto | Placa cubierta torre 1 eje 12 al 19 entre A – E | 2025-11-13 | 2025-11-27 | 2025-11-28 | 14 | 20.7 | 24.1 | 116.4
23472 - TERRA PPTO C (MANZANA 4) | PL - 1359 | Outinord IND con inclución de aire y fibra 1" | Concreto | Placa cubierta torre 1 eje 12 al 19 entre A – E | 2025-11-13 | 2025-11-27 | 2025-11-28 | 14 | 20.7 | 23.8 | 115
23472 - TERRA PPTO C (MANZANA 4) | PL - 1359 | Outinord IND con inclución de aire y fibra 1" | Concreto | Placa cubierta torre 1 eje 12 al 19 entre A – E | 2025-11-13 | 2025-11-20 | 2025-11-24 | 7 | 20.7 | 20.9 | 101
23472 - TERRA PPTO C (MANZANA 4) | PL - 1359 | Outinord IND con inclución de aire y fibra 1" | Concreto | Placa cubierta torre 1 eje 12 al 19 entre A – E | 2025-11-13 | 2025-11-20 | 2025-11-24 | 7 | 20.7 | 21.4 | 103.4
23472 - TERRA PPTO C (MANZANA 4) | PL - 1359 | Outinord IND con inclución de aire y fibra 1" | Concreto | Placa cubierta torre 1 eje 12 al 19 entre A – E | 2025-11-13 | 2025-11-16 | 2025-11-19 | 3 | 20.7 | 17.2 | 83.1
23472 - TERRA PPTO C (MANZANA 4) | PL - 1359 | Outinord IND con inclución de aire y fibra 1" | Concreto | Placa cubierta torre 1 eje 12 al 19 entre A – E | 2025-11-13 | 2025-11-16 | 2025-11-19 | 3 | 20.7 | 17.8 | 86
23472 - TERRA PPTO C (MANZANA 4) | PL - 1365 | Outinord IND con inclusión de aire y fibra de polipropileno | Concreto | Placa Cubierta Torre 1 Eje 1 al 12 entre A - E | 2025-11-21 | 2025-12-19 | 2025-12-23 | 28 | 20.7 | 28 | 135.3
23472 - TERRA PPTO C (MANZANA 4) | PL - 1365 | Outinord IND con inclusión de aire y fibra de polipropileno | Concreto | Placa Cubierta Torre 1 Eje 1 al 12 entre A - E | 2025-11-21 | 2025-12-19 | 2025-12-23 | 28 | 20.7 | 27.6 | 133.3
23472 - TERRA PPTO C (MANZANA 4) | PL - 1365 | Outinord IND con inclusión de aire y fibra de polipropileno | Concreto | Placa Cubierta Torre 1 Eje 1 al 12 entre A - E | 2025-11-21 | 2025-12-19 | 2025-12-23 | 28 | 20.7 | 27 | 130.4
23472 - TERRA PPTO C (MANZANA 4) | PL - 1365 | Outinord IND con inclusión de aire y fibra de polipropileno | Concreto | Placa Cubierta Torre 1 Eje 1 al 12 entre A - E | 2025-11-21 | 2025-12-05 | 2025-12-11 | 14 | 20.7 | 24.1 | 116.4
23472 - TERRA PPTO C (MANZANA 4) | PL - 1365 | Outinord IND con inclusión de aire y fibra de polipropileno | Concreto | Placa Cubierta Torre 1 Eje 1 al 12 entre A - E | 2025-11-21 | 2025-12-05 | 2025-12-11 | 14 | 20.7 | 23.5 | 113.5
23472 - TERRA PPTO C (MANZANA 4) | PL - 1365 | Outinord IND con inclusión de aire y fibra de polipropileno | Concreto | Placa Cubierta Torre 1 Eje 1 al 12 entre A - E | 2025-11-21 | 2025-11-28 | 2025-12-03 | 7 | 20.7 | 17.7 | 85.5
23472 - TERRA PPTO C (MANZANA 4) | PL - 1365 | Outinord IND con inclusión de aire y fibra de polipropileno | Concreto | Placa Cubierta Torre 1 Eje 1 al 12 entre A - E | 2025-11-21 | 2025-11-28 | 2025-12-03 | 7 | 20.7 | 17 | 82.1
23472 - TERRA PPTO C (MANZANA 4) | PL - 1365 | Outinord IND con inclusión de aire y fibra de polipropileno | Concreto | Placa Cubierta Torre 1 Eje 1 al 12 entre A - E | 2025-11-21 | 2025-11-25 | 2025-11-28 | 4 | 20.7 | 13.3 | 64.3
23472 - TERRA PPTO C (MANZANA 4) | PL - 1365 | Outinord IND con inclusión de aire y fibra de polipropileno | Concreto | Placa Cubierta Torre 1 Eje 1 al 12 entre A - E | 2025-11-21 | 2025-11-25 | 2025-11-28 | 4 | 20.7 | 12.9 | 62.3
23472 - TERRA PPTO C (MANZANA 4) | PL - 1366 | Outinord IND 1 / 2 " | Concreto | Placa de conexión escalera torres 2 y 3 salon comunal 2 columnetas matera tipo 1 N + 1.50 | 2025-11-24 | 2025-12-22 | 2025-12-23 | 28 | 27.6 | 34 | 123.2
23472 - TERRA PPTO C (MANZANA 4) | PL - 1366 | Outinord IND 1 / 2 " | Concreto | Placa de conexión escalera torres 2 y 3 salon comunal 2 columnetas matera tipo 1 N + 1.50 | 2025-11-24 | 2025-12-22 | 2025-12-23 | 28 | 27.6 | 34.5 | 125
23472 - TERRA PPTO C (MANZANA 4) | PL - 1366 | Outinord IND 1 / 2 " | Concreto | Placa de conexión escalera torres 2 y 3 salon comunal 2 columnetas matera tipo 1 N + 1.50 | 2025-11-24 | 2025-12-22 | 2025-12-23 | 28 | 27.6 | 33.8 | 122.5
23472 - TERRA PPTO C (MANZANA 4) | PL - 1366 | Outinord IND 1 / 2 " | Concreto | Placa de conexión escalera torres 2 y 3 salon comunal 2 columnetas matera tipo 1 N + 1.50 | 2025-11-24 | 2025-12-08 | 2025-12-11 | 14 | 27.6 | 30 | 108.7
23472 - TERRA PPTO C (MANZANA 4) | PL - 1366 | Outinord IND 1 / 2 " | Concreto | Placa de conexión escalera torres 2 y 3 salon comunal 2 columnetas matera tipo 1 N + 1.50 | 2025-11-24 | 2025-12-08 | 2025-12-11 | 14 | 27.6 | 29.3 | 106.2
23472 - TERRA PPTO C (MANZANA 4) | PL - 1366 | Outinord IND 1 / 2 " | Concreto | Placa de conexión escalera torres 2 y 3 salon comunal 2 columnetas matera tipo 1 N + 1.50 | 2025-11-24 | 2025-12-01 | 2025-12-03 | 7 | 27.6 | 23.8 | 86.2
23472 - TERRA PPTO C (MANZANA 4) | PL - 1366 | Outinord IND 1 / 2 " | Concreto | Placa de conexión escalera torres 2 y 3 salon comunal 2 columnetas matera tipo 1 N + 1.50 | 2025-11-24 | 2025-12-01 | 2025-12-03 | 7 | 27.6 | 25 | 90.6
23472 - TERRA PPTO C (MANZANA 4) | PL - 1366 | Outinord IND 1 / 2 " | Concreto | Placa de conexión escalera torres 2 y 3 salon comunal 2 columnetas matera tipo 1 N + 1.50 | 2025-11-24 | 2025-11-27 | 2025-12-03 | 3 | 27.6 | 18.4 | 66.7
23472 - TERRA PPTO C (MANZANA 4) | PL - 1366 | Outinord IND 1 / 2 " | Concreto | Placa de conexión escalera torres 2 y 3 salon comunal 2 columnetas matera tipo 1 N + 1.50 | 2025-11-24 | 2025-11-27 | 2025-12-03 | 3 | 27.6 | 18.5 | 67
23472 - TERRA PPTO C (MANZANA 4) | PL - 1368 | Outinord IND con fibra y fibra de polipropileno | Concreto | Placa cubierta torre 1 eje 7 al 12 entre F - J | 2025-11-25 | 2025-12-23 | 2026-01-05 | 28 | 20.7 | 27.9 | 134.8
23472 - TERRA PPTO C (MANZANA 4) | PL - 1368 | Outinord IND con fibra y fibra de polipropileno | Concreto | Placa cubierta torre 1 eje 7 al 12 entre F - J | 2025-11-25 | 2025-12-23 | 2026-01-05 | 28 | 20.7 | 27.2 | 131.4
23472 - TERRA PPTO C (MANZANA 4) | PL - 1368 | Outinord IND con fibra y fibra de polipropileno | Concreto | Placa cubierta torre 1 eje 7 al 12 entre F - J | 2025-11-25 | 2025-12-23 | 2026-01-05 | 28 | 20.7 | 26.7 | 129
23472 - TERRA PPTO C (MANZANA 4) | PL - 1368 | Outinord IND con fibra y fibra de polipropileno | Concreto | Placa cubierta torre 1 eje 7 al 12 entre F - J | 2025-11-25 | 2025-12-09 | 2025-12-11 | 14 | 20.7 | 23.9 | 115.5
23472 - TERRA PPTO C (MANZANA 4) | PL - 1368 | Outinord IND con fibra y fibra de polipropileno | Concreto | Placa cubierta torre 1 eje 7 al 12 entre F - J | 2025-11-25 | 2025-12-09 | 2025-12-11 | 14 | 20.7 | 24.1 | 116.4
23472 - TERRA PPTO C (MANZANA 4) | PL - 1368 | Outinord IND con fibra y fibra de polipropileno | Concreto | Placa cubierta torre 1 eje 7 al 12 entre F - J | 2025-11-25 | 2025-12-02 | 2025-12-03 | 7 | 20.7 | 17.9 | 86.5
23472 - TERRA PPTO C (MANZANA 4) | PL - 1368 | Outinord IND con fibra y fibra de polipropileno | Concreto | Placa cubierta torre 1 eje 7 al 12 entre F - J | 2025-11-25 | 2025-12-02 | 2025-12-03 | 7 | 20.7 | 17.7 | 85.5
23472 - TERRA PPTO C (MANZANA 4) | PL - 1368 | Outinord IND con fibra y fibra de polipropileno | Concreto | Placa cubierta torre 1 eje 7 al 12 entre F - J | 2025-11-25 | 2025-11-28 | 2025-12-03 | 3 | 20.7 | 12.9 | 62.3
23472 - TERRA PPTO C (MANZANA 4) | PL - 1368 | Outinord IND con fibra y fibra de polipropileno | Concreto | Placa cubierta torre 1 eje 7 al 12 entre F - J | 2025-11-25 | 2025-11-28 | 2025-12-03 | 3 | 20.7 | 12.5 | 60.4
23472 - TERRA PPTO C (MANZANA 4) | PL - 1371 | Outinord IND 1/2" | Concreto | Escalera torre 1 costado occidental eje 1 al 2 entre D - G piso 22 al piso 23 | 2025-11-28 | 2025-12-26 | 2026-01-05 | 28 | 28 | 32.7 | 116.8
23472 - TERRA PPTO C (MANZANA 4) | PL - 1371 | Outinord IND 1/2" | Concreto | Escalera torre 1 costado occidental eje 1 al 2 entre D - G piso 22 al piso 23 | 2025-11-28 | 2025-12-26 | 2026-01-05 | 28 | 28 | 33.1 | 118.2
23472 - TERRA PPTO C (MANZANA 4) | PL - 1371 | Outinord IND 1/2" | Concreto | Escalera torre 1 costado occidental eje 1 al 2 entre D - G piso 22 al piso 23 | 2025-11-28 | 2025-12-26 | 2026-01-05 | 28 | 28 | 32.4 | 115.7
23472 - TERRA PPTO C (MANZANA 4) | PL - 1371 | Outinord IND 1/2" | Concreto | Escalera torre 1 costado occidental eje 1 al 2 entre D - G piso 22 al piso 23 | 2025-11-28 | 2025-12-12 | 2025-12-16 | 14 | 28 | 28.7 | 102.5
23472 - TERRA PPTO C (MANZANA 4) | PL - 1371 | Outinord IND 1/2" | Concreto | Escalera torre 1 costado occidental eje 1 al 2 entre D - G piso 22 al piso 23 | 2025-11-28 | 2025-12-12 | 2025-12-16 | 14 | 28 | 28.2 | 100.7
23472 - TERRA PPTO C (MANZANA 4) | PL - 1371 | Outinord IND 1/2" | Concreto | Escalera torre 1 costado occidental eje 1 al 2 entre D - G piso 22 al piso 23 | 2025-11-28 | 2025-12-05 | 2025-12-11 | 7 | 28 | 24.9 | 88.9
23472 - TERRA PPTO C (MANZANA 4) | PL - 1371 | Outinord IND 1/2" | Concreto | Escalera torre 1 costado occidental eje 1 al 2 entre D - G piso 22 al piso 23 | 2025-11-28 | 2025-12-05 | 2025-12-11 | 7 | 28 | 24.6 | 87.9
23472 - TERRA PPTO C (MANZANA 4) | PL - 1371 | Outinord IND 1/2" | Concreto | Escalera torre 1 costado occidental eje 1 al 2 entre D - G piso 22 al piso 23 | 2025-11-28 | 2025-12-02 | 2025-12-10 | 4 | 28 | 19.1 | 68.2
23472 - TERRA PPTO C (MANZANA 4) | PL - 1371 | Outinord IND 1/2" | Concreto | Escalera torre 1 costado occidental eje 1 al 2 entre D - G piso 22 al piso 23 | 2025-11-28 | 2025-12-02 | 2025-12-10 | 4 | 28 | 18.6 | 66.4
23472 - TERRA PPTO C (MANZANA 4) | PL - 1375 | Outinord Ind 1" | Concreto | Escalera torre 1 eje 17 al 19 entre D- G costado oriental piso 21 al piso 22 | 2025-12-02 | 2025-12-30 | 2026-01-09 | 28 | 20.7 | 24.2 | 116.9
23472 - TERRA PPTO C (MANZANA 4) | PL - 1375 | Outinord Ind 1" | Concreto | Escalera torre 1 eje 17 al 19 entre D- G costado oriental piso 21 al piso 22 | 2025-12-02 | 2025-12-30 | 2026-01-09 | 28 | 20.7 | 24 | 115.9
23472 - TERRA PPTO C (MANZANA 4) | PL - 1375 | Outinord Ind 1" | Concreto | Escalera torre 1 eje 17 al 19 entre D- G costado oriental piso 21 al piso 22 | 2025-12-02 | 2025-12-30 | 2026-01-09 | 28 | 20.7 | 23.6 | 114
23472 - TERRA PPTO C (MANZANA 4) | PL - 1375 | Outinord Ind 1" | Concreto | Escalera torre 1 eje 17 al 19 entre D- G costado oriental piso 21 al piso 22 | 2025-12-02 | 2025-12-16 | 2025-12-17 | 14 | 20.7 | 20.3 | 98.1
23472 - TERRA PPTO C (MANZANA 4) | PL - 1375 | Outinord Ind 1" | Concreto | Escalera torre 1 eje 17 al 19 entre D- G costado oriental piso 21 al piso 22 | 2025-12-02 | 2025-12-16 | 2025-12-17 | 14 | 20.7 | 19.9 | 96.1
23472 - TERRA PPTO C (MANZANA 4) | PL - 1375 | Outinord Ind 1" | Concreto | Escalera torre 1 eje 17 al 19 entre D- G costado oriental piso 21 al piso 22 | 2025-12-02 | 2025-12-09 | 2025-12-11 | 7 | 20.7 | 16.6 | 80.2
23472 - TERRA PPTO C (MANZANA 4) | PL - 1375 | Outinord Ind 1" | Concreto | Escalera torre 1 eje 17 al 19 entre D- G costado oriental piso 21 al piso 22 | 2025-12-02 | 2025-12-09 | 2025-12-11 | 7 | 20.7 | 16.1 | 77.8
23472 - TERRA PPTO C (MANZANA 4) | PL - 1375 | Outinord Ind 1" | Concreto | Escalera torre 1 eje 17 al 19 entre D- G costado oriental piso 21 al piso 22 | 2025-12-02 | 2025-12-05 | 2025-12-11 | 3 | 20.7 | 11.7 | 56.5
23472 - TERRA PPTO C (MANZANA 4) | PL - 1375 | Outinord Ind 1" | Concreto | Escalera torre 1 eje 17 al 19 entre D- G costado oriental piso 21 al piso 22 | 2025-12-02 | 2025-12-05 | 2025-12-11 | 3 | 20.7 | 11.5 | 55.6
23472 - TERRA PPTO C (MANZANA 4) | PL - 1377 | Outinord IND con fibra y inclución de aire 1" | Concreto | Placa de cubierta torre 1 recorrido foso de ascensores 1 y 2 eje 8 al 10 entre D -E y placa de cubierta de las escaleras costado oriental eje 17 al 19 entre D – G y costado occidental eje 1 al 2 entre D – G | 2025-12-05 | 2026-01-02 | 2026-01-09 | 28 | 20.7 | 37.9 | 183.1
23472 - TERRA PPTO C (MANZANA 4) | PL - 1377 | Outinord IND con fibra y inclución de aire 1" | Concreto | Placa de cubierta torre 1 recorrido foso de ascensores 1 y 2 eje 8 al 10 entre D -E y placa de cubierta de las escaleras costado oriental eje 17 al 19 entre D – G y costado occidental eje 1 al 2 entre D – G | 2025-12-05 | 2026-01-02 | 2026-01-09 | 28 | 20.7 | 38.2 | 184.5
23472 - TERRA PPTO C (MANZANA 4) | PL - 1377 | Outinord IND con fibra y inclución de aire 1" | Concreto | Placa de cubierta torre 1 recorrido foso de ascensores 1 y 2 eje 8 al 10 entre D -E y placa de cubierta de las escaleras costado oriental eje 17 al 19 entre D – G y costado occidental eje 1 al 2 entre D – G | 2025-12-05 | 2026-01-02 | 2026-01-09 | 28 | 20.7 | 37.8 | 182.6
23472 - TERRA PPTO C (MANZANA 4) | PL - 1377 | Outinord IND con fibra y inclución de aire 1" | Concreto | Placa de cubierta torre 1 recorrido foso de ascensores 1 y 2 eje 8 al 10 entre D -E y placa de cubierta de las escaleras costado oriental eje 17 al 19 entre D – G y costado occidental eje 1 al 2 entre D – G | 2025-12-05 | 2025-12-19 | 2025-12-23 | 14 | 20.7 | 34.9 | 168.6
23472 - TERRA PPTO C (MANZANA 4) | PL - 1377 | Outinord IND con fibra y inclución de aire 1" | Concreto | Placa de cubierta torre 1 recorrido foso de ascensores 1 y 2 eje 8 al 10 entre D -E y placa de cubierta de las escaleras costado oriental eje 17 al 19 entre D – G y costado occidental eje 1 al 2 entre D – G | 2025-12-05 | 2025-12-19 | 2025-12-23 | 14 | 20.7 | 33.9 | 163.8
23472 - TERRA PPTO C (MANZANA 4) | PL - 1377 | Outinord IND con fibra y inclución de aire 1" | Concreto | Placa de cubierta torre 1 recorrido foso de ascensores 1 y 2 eje 8 al 10 entre D -E y placa de cubierta de las escaleras costado oriental eje 17 al 19 entre D – G y costado occidental eje 1 al 2 entre D – G | 2025-12-05 | 2025-12-12 | 2025-12-16 | 7 | 20.7 | 30.7 | 148.3
23472 - TERRA PPTO C (MANZANA 4) | PL - 1377 | Outinord IND con fibra y inclución de aire 1" | Concreto | Placa de cubierta torre 1 recorrido foso de ascensores 1 y 2 eje 8 al 10 entre D -E y placa de cubierta de las escaleras costado oriental eje 17 al 19 entre D – G y costado occidental eje 1 al 2 entre D – G | 2025-12-05 | 2025-12-12 | 2025-12-16 | 7 | 20.7 | 30.4 | 146.9
23472 - TERRA PPTO C (MANZANA 4) | PL - 1377 | Outinord IND con fibra y inclución de aire 1" | Concreto | Placa de cubierta torre 1 recorrido foso de ascensores 1 y 2 eje 8 al 10 entre D -E y placa de cubierta de las escaleras costado oriental eje 17 al 19 entre D – G y costado occidental eje 1 al 2 entre D – G | 2025-12-05 | 2025-12-11 | 2025-12-16 | 6 | 20.7 | 28.1 | 135.7
23472 - TERRA PPTO C (MANZANA 4) | PL - 1377 | Outinord IND con fibra y inclución de aire 1" | Concreto | Placa de cubierta torre 1 recorrido foso de ascensores 1 y 2 eje 8 al 10 entre D -E y placa de cubierta de las escaleras costado oriental eje 17 al 19 entre D – G y costado occidental eje 1 al 2 entre D – G | 2025-12-05 | 2025-12-11 | 2025-12-16 | 6 | 20.7 | 27.2 | 131.4
23472 - TERRA PPTO C (MANZANA 4) | PL - 1378 | Outinord IND 1" | Concreto | Escalera Torre 1 Eje 17 al 19 entre D – G costado oriental piso 22 al piso 23 | 2025-12-05 | 2026-01-02 | 2026-01-09 | 28 | 20.7 | 36.7 | 177.3
23472 - TERRA PPTO C (MANZANA 4) | PL - 1378 | Outinord IND 1" | Concreto | Escalera Torre 1 Eje 17 al 19 entre D – G costado oriental piso 22 al piso 23 | 2025-12-05 | 2026-01-02 | 2026-01-09 | 28 | 20.7 | 36.4 | 175.8
23472 - TERRA PPTO C (MANZANA 4) | PL - 1378 | Outinord IND 1" | Concreto | Escalera Torre 1 Eje 17 al 19 entre D – G costado oriental piso 22 al piso 23 | 2025-12-05 | 2026-01-02 | 2026-01-09 | 28 | 20.7 | 37 | 178.7
23472 - TERRA PPTO C (MANZANA 4) | PL - 1378 | Outinord IND 1" | Concreto | Escalera Torre 1 Eje 17 al 19 entre D – G costado oriental piso 22 al piso 23 | 2025-12-05 | 2025-12-19 | 2025-12-23 | 14 | 20.7 | 32.4 | 156.5
23472 - TERRA PPTO C (MANZANA 4) | PL - 1378 | Outinord IND 1" | Concreto | Escalera Torre 1 Eje 17 al 19 entre D – G costado oriental piso 22 al piso 23 | 2025-12-05 | 2025-12-19 | 2025-12-23 | 14 | 20.7 | 32.7 | 158
23472 - TERRA PPTO C (MANZANA 4) | PL - 1378 | Outinord IND 1" | Concreto | Escalera Torre 1 Eje 17 al 19 entre D – G costado oriental piso 22 al piso 23 | 2025-12-05 | 2025-12-12 | 2025-12-16 | 7 | 20.7 | 29.4 | 142
23472 - TERRA PPTO C (MANZANA 4) | PL - 1378 | Outinord IND 1" | Concreto | Escalera Torre 1 Eje 17 al 19 entre D – G costado oriental piso 22 al piso 23 | 2025-12-05 | 2025-12-12 | 2025-12-16 | 7 | 20.7 | 29.8 | 144
23472 - TERRA PPTO C (MANZANA 4) | PL - 1378 | Outinord IND 1" | Concreto | Escalera Torre 1 Eje 17 al 19 entre D – G costado oriental piso 22 al piso 23 | 2025-12-05 | 2025-12-11 | 2025-12-16 | 6 | 20.7 | 27.8 | 134.3
23472 - TERRA PPTO C (MANZANA 4) | PL - 1378 | Outinord IND 1" | Concreto | Escalera Torre 1 Eje 17 al 19 entre D – G costado oriental piso 22 al piso 23 | 2025-12-05 | 2025-12-11 | 2025-12-16 | 6 | 20.7 | 28.1 | 135.7
23472 - TERRA PPTO C (MANZANA 4) | PL - 1379 | Outinord IND 1" | Concreto | Salón comunal 1 Zapatas y zarpas Z - 1 P(2) Z- 2 P(3) Z3P y arranque de muros MC - 2 de la cimentación del comunal 1 eje 1 - P, 3 - P entre A - P. B - P | 2025-12-09 | 2026-01-06 | 2026-01-09 | 28 | 27.6 | 34.3 | 124.3
23472 - TERRA PPTO C (MANZANA 4) | PL - 1379 | Outinord IND 1" | Concreto | Salón comunal 1 Zapatas y zarpas Z - 1 P(2) Z- 2 P(3) Z3P y arranque de muros MC - 2 de la cimentación del comunal 1 eje 1 - P, 3 - P entre A - P. B - P | 2025-12-09 | 2026-01-06 | 2026-01-09 | 28 | 27.6 | 35 | 126.8
23472 - TERRA PPTO C (MANZANA 4) | PL - 1379 | Outinord IND 1" | Concreto | Salón comunal 1 Zapatas y zarpas Z - 1 P(2) Z- 2 P(3) Z3P y arranque de muros MC - 2 de la cimentación del comunal 1 eje 1 - P, 3 - P entre A - P. B - P | 2025-12-09 | 2026-01-06 | 2026-01-09 | 28 | 27.6 | 33.9 | 122.8
23472 - TERRA PPTO C (MANZANA 4) | PL - 1379 | Outinord IND 1" | Concreto | Salón comunal 1 Zapatas y zarpas Z - 1 P(2) Z- 2 P(3) Z3P y arranque de muros MC - 2 de la cimentación del comunal 1 eje 1 - P, 3 - P entre A - P. B - P | 2025-12-09 | 2025-12-23 | 2026-01-05 | 14 | 27.6 | 30 | 108.7
23472 - TERRA PPTO C (MANZANA 4) | PL - 1379 | Outinord IND 1" | Concreto | Salón comunal 1 Zapatas y zarpas Z - 1 P(2) Z- 2 P(3) Z3P y arranque de muros MC - 2 de la cimentación del comunal 1 eje 1 - P, 3 - P entre A - P. B - P | 2025-12-09 | 2025-12-23 | 2026-01-05 | 14 | 27.6 | 29.6 | 107.2
23472 - TERRA PPTO C (MANZANA 4) | PL - 1379 | Outinord IND 1" | Concreto | Salón comunal 1 Zapatas y zarpas Z - 1 P(2) Z- 2 P(3) Z3P y arranque de muros MC - 2 de la cimentación del comunal 1 eje 1 - P, 3 - P entre A - P. B - P | 2025-12-09 | 2025-12-16 | 2025-12-17 | 7 | 27.6 | 25.3 | 91.7
23472 - TERRA PPTO C (MANZANA 4) | PL - 1379 | Outinord IND 1" | Concreto | Salón comunal 1 Zapatas y zarpas Z - 1 P(2) Z- 2 P(3) Z3P y arranque de muros MC - 2 de la cimentación del comunal 1 eje 1 - P, 3 - P entre A - P. B - P | 2025-12-09 | 2025-12-16 | 2025-12-17 | 7 | 27.6 | 24.7 | 89.5
23472 - TERRA PPTO C (MANZANA 4) | PL - 1379 | Outinord IND 1" | Concreto | Salón comunal 1 Zapatas y zarpas Z - 1 P(2) Z- 2 P(3) Z3P y arranque de muros MC - 2 de la cimentación del comunal 1 eje 1 - P, 3 - P entre A - P. B - P | 2025-12-09 | 2025-12-12 | 2025-12-16 | 3 | 27.6 | 20.3 | 73.6
23472 - TERRA PPTO C (MANZANA 4) | PL - 1379 | Outinord IND 1" | Concreto | Salón comunal 1 Zapatas y zarpas Z - 1 P(2) Z- 2 P(3) Z3P y arranque de muros MC - 2 de la cimentación del comunal 1 eje 1 - P, 3 - P entre A - P. B - P | 2025-12-09 | 2025-12-12 | 2025-12-16 | 3 | 27.6 | 20 | 72.5
23472 - TERRA PPTO C (MANZANA 4) | PL - 1380 | Outinord IND 1" | Concreto | Escalera costado oriental torre 1 eje 17 al 19 entre D – G piso 23 al piso 24 | 2025-12-12 | 2026-01-09 | 2026-01-14 | 28 | 20.7 | 28.2 | 136.2
23472 - TERRA PPTO C (MANZANA 4) | PL - 1380 | Outinord IND 1" | Concreto | Escalera costado oriental torre 1 eje 17 al 19 entre D – G piso 23 al piso 24 | 2025-12-12 | 2026-01-09 | 2026-01-14 | 28 | 20.7 | 27.3 | 131.9
23472 - TERRA PPTO C (MANZANA 4) | PL - 1380 | Outinord IND 1" | Concreto | Escalera costado oriental torre 1 eje 17 al 19 entre D – G piso 23 al piso 24 | 2025-12-12 | 2026-01-09 | 2026-01-14 | 28 | 20.7 | 27.5 | 132.9
23472 - TERRA PPTO C (MANZANA 4) | PL - 1380 | Outinord IND 1" | Concreto | Escalera costado oriental torre 1 eje 17 al 19 entre D – G piso 23 al piso 24 | 2025-12-12 | 2025-12-26 | 2026-01-05 | 14 | 20.7 | 24 | 115.9
23472 - TERRA PPTO C (MANZANA 4) | PL - 1380 | Outinord IND 1" | Concreto | Escalera costado oriental torre 1 eje 17 al 19 entre D – G piso 23 al piso 24 | 2025-12-12 | 2025-12-26 | 2026-01-05 | 14 | 20.7 | 24.2 | 116.9
23472 - TERRA PPTO C (MANZANA 4) | PL - 1380 | Outinord IND 1" | Concreto | Escalera costado oriental torre 1 eje 17 al 19 entre D – G piso 23 al piso 24 | 2025-12-12 | 2025-12-19 | 2025-12-23 | 7 | 20.7 | 20.8 | 100.5
23472 - TERRA PPTO C (MANZANA 4) | PL - 1380 | Outinord IND 1" | Concreto | Escalera costado oriental torre 1 eje 17 al 19 entre D – G piso 23 al piso 24 | 2025-12-12 | 2025-12-19 | 2025-12-23 | 7 | 20.7 | 21 | 101.4
23472 - TERRA PPTO C (MANZANA 4) | PL - 1380 | Outinord IND 1" | Concreto | Escalera costado oriental torre 1 eje 17 al 19 entre D – G piso 23 al piso 24 | 2025-12-12 | 2025-12-16 | 2025-12-18 | 4 | 20.7 | 18.1 | 87.4
23472 - TERRA PPTO C (MANZANA 4) | PL - 1380 | Outinord IND 1" | Concreto | Escalera costado oriental torre 1 eje 17 al 19 entre D – G piso 23 al piso 24 | 2025-12-12 | 2025-12-16 | 2025-12-18 | 4 | 20.7 | 18.3 | 88.4
23472 - TERRA PPTO C (MANZANA 4) | PL - 1386 | Outinord IND | Concreto | Placa matera tipo 1 salón comunal eje 8 al 9 entre C - C´ | 2026-01-15 | 2026-02-12 | 2026-02-17 | 28 | 27.6 | 35.6 | 129
23472 - TERRA PPTO C (MANZANA 4) | PL - 1386 | Outinord IND | Concreto | Placa matera tipo 1 salón comunal eje 8 al 9 entre C - C´ | 2026-01-15 | 2026-02-12 | 2026-02-17 | 28 | 27.6 | 34.6 | 125.4
23472 - TERRA PPTO C (MANZANA 4) | PL - 1386 | Outinord IND | Concreto | Placa matera tipo 1 salón comunal eje 8 al 9 entre C - C´ | 2026-01-15 | 2026-02-12 | 2026-02-17 | 28 | 27.6 | 35 | 126.8
23472 - TERRA PPTO C (MANZANA 4) | PL - 1386 | Outinord IND | Concreto | Placa matera tipo 1 salón comunal eje 8 al 9 entre C - C´ | 2026-01-15 | 2026-01-29 | 2026-02-02 | 14 | 27.6 | 30.5 | 110.5
23472 - TERRA PPTO C (MANZANA 4) | PL - 1386 | Outinord IND | Concreto | Placa matera tipo 1 salón comunal eje 8 al 9 entre C - C´ | 2026-01-15 | 2026-01-29 | 2026-02-02 | 14 | 27.6 | 30.8 | 111.6
23472 - TERRA PPTO C (MANZANA 4) | PL - 1386 | Outinord IND | Concreto | Placa matera tipo 1 salón comunal eje 8 al 9 entre C - C´ | 2026-01-15 | 2026-01-22 | 2026-01-23 | 7 | 27.6 | 26 | 94.2
23472 - TERRA PPTO C (MANZANA 4) | PL - 1386 | Outinord IND | Concreto | Placa matera tipo 1 salón comunal eje 8 al 9 entre C - C´ | 2026-01-15 | 2026-01-22 | 2026-01-23 | 7 | 27.6 | 25.5 | 92.4
23472 - TERRA PPTO C (MANZANA 4) | PL - 1386 | Outinord IND | Concreto | Placa matera tipo 1 salón comunal eje 8 al 9 entre C - C´ | 2026-01-15 | 2026-01-18 | 2026-01-20 | 3 | 27.6 | 21.5 | 77.9
23472 - TERRA PPTO C (MANZANA 4) | PL - 1386 | Outinord IND | Concreto | Placa matera tipo 1 salón comunal eje 8 al 9 entre C - C´ | 2026-01-15 | 2026-01-18 | 2026-01-20 | 3 | 27.6 | 21.7 | 78.6
23472 - TERRA PPTO C (MANZANA 4) | PL - 1387 | outinord IND 1" | Concreto | Escalera torre1 eje 1 al 2 entre D - G costado occidental piso 23 al piso 24 | 2026-01-20 | 2026-02-17 | 2026-02-19 | 28 | 20.7 | 27.5 | 132.9
23472 - TERRA PPTO C (MANZANA 4) | PL - 1387 | outinord IND 1" | Concreto | Escalera torre1 eje 1 al 2 entre D - G costado occidental piso 23 al piso 24 | 2026-01-20 | 2026-02-17 | 2026-02-19 | 28 | 20.7 | 26.5 | 128
23472 - TERRA PPTO C (MANZANA 4) | PL - 1387 | outinord IND 1" | Concreto | Escalera torre1 eje 1 al 2 entre D - G costado occidental piso 23 al piso 24 | 2026-01-20 | 2026-02-17 | 2026-02-19 | 28 | 20.7 | 26.1 | 126.1
23472 - TERRA PPTO C (MANZANA 4) | PL - 1387 | outinord IND 1" | Concreto | Escalera torre1 eje 1 al 2 entre D - G costado occidental piso 23 al piso 24 | 2026-01-20 | 2026-02-03 | 2026-02-04 | 14 | 20.7 | 22.6 | 109.2
23472 - TERRA PPTO C (MANZANA 4) | PL - 1387 | outinord IND 1" | Concreto | Escalera torre1 eje 1 al 2 entre D - G costado occidental piso 23 al piso 24 | 2026-01-20 | 2026-02-03 | 2026-02-04 | 14 | 20.7 | 22.8 | 110.1
23472 - TERRA PPTO C (MANZANA 4) | PL - 1387 | outinord IND 1" | Concreto | Escalera torre1 eje 1 al 2 entre D - G costado occidental piso 23 al piso 24 | 2026-01-20 | 2026-01-27 | 2026-01-28 | 7 | 20.7 | 19.1 | 92.3
23472 - TERRA PPTO C (MANZANA 4) | PL - 1387 | outinord IND 1" | Concreto | Escalera torre1 eje 1 al 2 entre D - G costado occidental piso 23 al piso 24 | 2026-01-20 | 2026-01-27 | 2026-01-28 | 7 | 20.7 | 18.7 | 90.3
23472 - TERRA PPTO C (MANZANA 4) | PL - 1387 | outinord IND 1" | Concreto | Escalera torre1 eje 1 al 2 entre D - G costado occidental piso 23 al piso 24 | 2026-01-20 | 2026-01-23 | 2026-01-26 | 3 | 20.7 | 14.7 | 71
23472 - TERRA PPTO C (MANZANA 4) | PL - 1387 | outinord IND 1" | Concreto | Escalera torre1 eje 1 al 2 entre D - G costado occidental piso 23 al piso 24 | 2026-01-20 | 2026-01-23 | 2026-01-26 | 3 | 20.7 | 14.5 | 70
23472 - TERRA PPTO C (MANZANA 4) | PL - 1388 | Outinord IND | Concreto | Salón comunal matera tipo 1eje 9 al 10 entre D - E y los bordillos de la matera tipo 2 eje 10 al 11 entre C - D Piso 1 | 2026-01-22 | 2026-02-19 | 2026-02-23 | 28 | 27.6 | 42.1 | 152.5
23472 - TERRA PPTO C (MANZANA 4) | PL - 1388 | Outinord IND | Concreto | Salón comunal matera tipo 1eje 9 al 10 entre D - E y los bordillos de la matera tipo 2 eje 10 al 11 entre C - D Piso 1 | 2026-01-22 | 2026-02-19 | 2026-02-23 | 28 | 27.6 | 41 | 148.6
23472 - TERRA PPTO C (MANZANA 4) | PL - 1388 | Outinord IND | Concreto | Salón comunal matera tipo 1eje 9 al 10 entre D - E y los bordillos de la matera tipo 2 eje 10 al 11 entre C - D Piso 1 | 2026-01-22 | 2026-02-19 | 2026-02-23 | 28 | 27.6 | 41.4 | 150
23472 - TERRA PPTO C (MANZANA 4) | PL - 1388 | Outinord IND | Concreto | Salón comunal matera tipo 1eje 9 al 10 entre D - E y los bordillos de la matera tipo 2 eje 10 al 11 entre C - D Piso 1 | 2026-01-22 | 2026-02-05 | 2026-02-06 | 14 | 27.6 | 36.7 | 133
23472 - TERRA PPTO C (MANZANA 4) | PL - 1388 | Outinord IND | Concreto | Salón comunal matera tipo 1eje 9 al 10 entre D - E y los bordillos de la matera tipo 2 eje 10 al 11 entre C - D Piso 1 | 2026-01-22 | 2026-02-05 | 2026-02-06 | 14 | 27.6 | 37 | 134.1
23472 - TERRA PPTO C (MANZANA 4) | PL - 1388 | Outinord IND | Concreto | Salón comunal matera tipo 1eje 9 al 10 entre D - E y los bordillos de la matera tipo 2 eje 10 al 11 entre C - D Piso 1 | 2026-01-22 | 2026-01-29 | 2026-02-02 | 7 | 27.6 | 32.9 | 119.2
23472 - TERRA PPTO C (MANZANA 4) | PL - 1388 | Outinord IND | Concreto | Salón comunal matera tipo 1eje 9 al 10 entre D - E y los bordillos de la matera tipo 2 eje 10 al 11 entre C - D Piso 1 | 2026-01-22 | 2026-01-29 | 2026-02-02 | 7 | 27.6 | 32.4 | 117.4
23472 - TERRA PPTO C (MANZANA 4) | PL - 1388 | Outinord IND | Concreto | Salón comunal matera tipo 1eje 9 al 10 entre D - E y los bordillos de la matera tipo 2 eje 10 al 11 entre C - D Piso 1 | 2026-01-22 | 2026-01-25 | 2026-01-27 | 3 | 27.6 | 28.3 | 102.5
23472 - TERRA PPTO C (MANZANA 4) | PL - 1388 | Outinord IND | Concreto | Salón comunal matera tipo 1eje 9 al 10 entre D - E y los bordillos de la matera tipo 2 eje 10 al 11 entre C - D Piso 1 | 2026-01-22 | 2026-01-25 | 2026-01-27 | 3 | 27.6 | 28.5 | 103.3
23472 - TERRA PPTO C (MANZANA 4) | PL - 1391 | Outinord IND 1" | Concreto | Escalera torre 1 eje 1 al 2 entre C - D costado occidental piso 24 a cubierta bordillos de las placas de la cubierta de los ascensores y escaleras eje 17' entre D - F , E - F y eje E entre 8 al 11' | 2026-01-30 | 2026-02-27 | 2026-02-27 | 28 | 20.7 | 36.6 | 176.8
23472 - TERRA PPTO C (MANZANA 4) | PL - 1391 | Outinord IND 1" | Concreto | Escalera torre 1 eje 1 al 2 entre C - D costado occidental piso 24 a cubierta bordillos de las placas de la cubierta de los ascensores y escaleras eje 17' entre D - F , E - F y eje E entre 8 al 11' | 2026-01-30 | 2026-02-27 | 2026-02-27 | 28 | 20.7 | 36.7 | 177.3
23472 - TERRA PPTO C (MANZANA 4) | PL - 1391 | Outinord IND 1" | Concreto | Escalera torre 1 eje 1 al 2 entre C - D costado occidental piso 24 a cubierta bordillos de las placas de la cubierta de los ascensores y escaleras eje 17' entre D - F , E - F y eje E entre 8 al 11' | 2026-01-30 | 2026-02-27 | 2026-02-27 | 28 | 20.7 | 36 | 173.9
23472 - TERRA PPTO C (MANZANA 4) | PL - 1391 | Outinord IND 1" | Concreto | Escalera torre 1 eje 1 al 2 entre C - D costado occidental piso 24 a cubierta bordillos de las placas de la cubierta de los ascensores y escaleras eje 17' entre D - F , E - F y eje E entre 8 al 11' | 2026-01-30 | 2026-02-13 | 2026-02-17 | 14 | 20.7 | 30.4 | 146.9
23472 - TERRA PPTO C (MANZANA 4) | PL - 1391 | Outinord IND 1" | Concreto | Escalera torre 1 eje 1 al 2 entre C - D costado occidental piso 24 a cubierta bordillos de las placas de la cubierta de los ascensores y escaleras eje 17' entre D - F , E - F y eje E entre 8 al 11' | 2026-01-30 | 2026-02-13 | 2026-02-17 | 14 | 20.7 | 30.1 | 145.4
23472 - TERRA PPTO C (MANZANA 4) | PL - 1391 | Outinord IND 1" | Concreto | Escalera torre 1 eje 1 al 2 entre C - D costado occidental piso 24 a cubierta bordillos de las placas de la cubierta de los ascensores y escaleras eje 17' entre D - F , E - F y eje E entre 8 al 11' | 2026-01-30 | 2026-02-06 | 2026-02-09 | 7 | 20.7 | 26.7 | 129
23472 - TERRA PPTO C (MANZANA 4) | PL - 1391 | Outinord IND 1" | Concreto | Escalera torre 1 eje 1 al 2 entre C - D costado occidental piso 24 a cubierta bordillos de las placas de la cubierta de los ascensores y escaleras eje 17' entre D - F , E - F y eje E entre 8 al 11' | 2026-01-30 | 2026-02-06 | 2026-02-09 | 7 | 20.7 | 26.3 | 127.1
23472 - TERRA PPTO C (MANZANA 4) | PL - 1391 | Outinord IND 1" | Concreto | Escalera torre 1 eje 1 al 2 entre C - D costado occidental piso 24 a cubierta bordillos de las placas de la cubierta de los ascensores y escaleras eje 17' entre D - F , E - F y eje E entre 8 al 11' | 2026-01-30 | 2026-02-03 | 2026-02-06 | 4 | 20.7 | 22.3 | 107.7
23472 - TERRA PPTO C (MANZANA 4) | PL - 1391 | Outinord IND 1" | Concreto | Escalera torre 1 eje 1 al 2 entre C - D costado occidental piso 24 a cubierta bordillos de las placas de la cubierta de los ascensores y escaleras eje 17' entre D - F , E - F y eje E entre 8 al 11' | 2026-01-30 | 2026-02-03 | 2026-02-06 | 4 | 20.7 | 22 | 106.3
23472 - TERRA PPTO C (MANZANA 4) | PL - 1392 | Outinord IND 1" | Concreto | Salón Comunal 2 Riostras de la matera tipo 1 eje 8 al 9 entre A - E y placa de la matera tipo 2 eje 10 al 11 entre C - E | 2026-02-12 | 2026-03-12 | 2026-03-12 | 28 | 27.6 | 44.8 | 162.3
23472 - TERRA PPTO C (MANZANA 4) | PL - 1392 | Outinord IND 1" | Concreto | Salón Comunal 2 Riostras de la matera tipo 1 eje 8 al 9 entre A - E y placa de la matera tipo 2 eje 10 al 11 entre C - E | 2026-02-12 | 2026-03-12 | 2026-03-12 | 28 | 27.6 | 45.7 | 165.6
23472 - TERRA PPTO C (MANZANA 4) | PL - 1392 | Outinord IND 1" | Concreto | Salón Comunal 2 Riostras de la matera tipo 1 eje 8 al 9 entre A - E y placa de la matera tipo 2 eje 10 al 11 entre C - E | 2026-02-12 | 2026-03-12 | 2026-03-12 | 28 | 27.6 | 45 | 163
23472 - TERRA PPTO C (MANZANA 4) | PL - 1392 | Outinord IND 1" | Concreto | Salón Comunal 2 Riostras de la matera tipo 1 eje 8 al 9 entre A - E y placa de la matera tipo 2 eje 10 al 11 entre C - E | 2026-02-12 | 2026-02-26 | 2026-02-27 | 14 | 27.6 | 37.5 | 135.9
23472 - TERRA PPTO C (MANZANA 4) | PL - 1392 | Outinord IND 1" | Concreto | Salón Comunal 2 Riostras de la matera tipo 1 eje 8 al 9 entre A - E y placa de la matera tipo 2 eje 10 al 11 entre C - E | 2026-02-12 | 2026-02-26 | 2026-02-27 | 14 | 27.6 | 38 | 137.7
23472 - TERRA PPTO C (MANZANA 4) | PL - 1392 | Outinord IND 1" | Concreto | Salón Comunal 2 Riostras de la matera tipo 1 eje 8 al 9 entre A - E y placa de la matera tipo 2 eje 10 al 11 entre C - E | 2026-02-12 | 2026-02-19 | 2026-02-23 | 7 | 27.6 | 31.2 | 113
23472 - TERRA PPTO C (MANZANA 4) | PL - 1392 | Outinord IND 1" | Concreto | Salón Comunal 2 Riostras de la matera tipo 1 eje 8 al 9 entre A - E y placa de la matera tipo 2 eje 10 al 11 entre C - E | 2026-02-12 | 2026-02-19 | 2026-02-23 | 7 | 27.6 | 31 | 112.3
23472 - TERRA PPTO C (MANZANA 4) | PL - 1392 | Outinord IND 1" | Concreto | Salón Comunal 2 Riostras de la matera tipo 1 eje 8 al 9 entre A - E y placa de la matera tipo 2 eje 10 al 11 entre C - E | 2026-02-12 | 2026-02-15 | 2026-02-17 | 3 | 27.6 | 26.9 | 97.5
23472 - TERRA PPTO C (MANZANA 4) | PL - 1392 | Outinord IND 1" | Concreto | Salón Comunal 2 Riostras de la matera tipo 1 eje 8 al 9 entre A - E y placa de la matera tipo 2 eje 10 al 11 entre C - E | 2026-02-12 | 2026-02-15 | 2026-02-17 | 3 | 27.6 | 26.6 | 96.4
23472 - TERRA PPTO C (MANZANA 4) | PL - 1394 | Outinord IND Inclusión de aire 1" | Concreto | Entre torres 2 y 3 placa cubierta escalera N+ 9.25 | 2026-02-27 | 2026-03-27 | 2026-03-27 | 28 | 27.6 | 43.7 | 158.3
23472 - TERRA PPTO C (MANZANA 4) | PL - 1394 | Outinord IND Inclusión de aire 1" | Concreto | Entre torres 2 y 3 placa cubierta escalera N+ 9.25 | 2026-02-27 | 2026-03-27 | 2026-03-27 | 28 | 27.6 | 45 | 163
23472 - TERRA PPTO C (MANZANA 4) | PL - 1394 | Outinord IND Inclusión de aire 1" | Concreto | Entre torres 2 y 3 placa cubierta escalera N+ 9.25 | 2026-02-27 | 2026-03-27 | 2026-03-27 | 28 | 27.6 | 43.5 | 157.6
23472 - TERRA PPTO C (MANZANA 4) | PL - 1394 | Outinord IND Inclusión de aire 1" | Concreto | Entre torres 2 y 3 placa cubierta escalera N+ 9.25 | 2026-02-27 | 2026-03-13 | 2026-03-13 | 14 | 27.6 | 37.2 | 134.8
23472 - TERRA PPTO C (MANZANA 4) | PL - 1394 | Outinord IND Inclusión de aire 1" | Concreto | Entre torres 2 y 3 placa cubierta escalera N+ 9.25 | 2026-02-27 | 2026-03-13 | 2026-03-13 | 14 | 27.6 | 36.9 | 133.7
23472 - TERRA PPTO C (MANZANA 4) | PL - 1394 | Outinord IND Inclusión de aire 1" | Concreto | Entre torres 2 y 3 placa cubierta escalera N+ 9.25 | 2026-02-27 | 2026-03-06 | 2026-03-06 | 7 | 27.6 | 31 | 112.3
23472 - TERRA PPTO C (MANZANA 4) | PL - 1394 | Outinord IND Inclusión de aire 1" | Concreto | Entre torres 2 y 3 placa cubierta escalera N+ 9.25 | 2026-02-27 | 2026-03-06 | 2026-03-06 | 7 | 27.6 | 29.8 | 108
23472 - TERRA PPTO C (MANZANA 4) | PL - 1394 | Outinord IND | Concreto | Placa cubierta escalera entre torres 2 y 3 N + 9.25 | 2026-02-27 | 2026-03-02 | 2026-03-03 | 3 | 27.6 | 20.7 | 75
23472 - TERRA PPTO C (MANZANA 4) | PL - 1394 | Outinord IND | Concreto | Placa cubierta escalera entre torres 2 y 3 N + 9.25 | 2026-02-27 | 2026-03-02 | 2026-03-03 | 3 | 27.6 | 20.4 | 73.9
23472 - TERRA PPTO C (MANZANA 4) | PL - 1396 | outinord IND 1" | Concreto | Salón comunal 2 placa matera tipo 2 piso 1 eje 11 al 11" entre C-E | 2026-03-07 | 2026-04-04 | 2026-04-08 | 28 | 27.6 | 42.8 | 155.1
23472 - TERRA PPTO C (MANZANA 4) | PL - 1396 | outinord IND 1" | Concreto | Salón comunal 2 placa matera tipo 2 piso 1 eje 11 al 11" entre C-E | 2026-03-07 | 2026-04-04 | 2026-04-08 | 28 | 27.6 | 42.7 | 154.7
23472 - TERRA PPTO C (MANZANA 4) | PL - 1396 | outinord IND 1" | Concreto | Salón comunal 2 placa matera tipo 2 piso 1 eje 11 al 11" entre C-E | 2026-03-07 | 2026-04-04 | 2026-04-08 | 28 | 27.6 | 43.3 | 156.9
23472 - TERRA PPTO C (MANZANA 4) | PL - 1396 | outinord IND 1" | Concreto | Salón comunal 2 placa matera tipo 2 piso 1 eje 11 al 11" entre C-E | 2026-03-07 | 2026-03-21 | 2026-03-24 | 14 | 27.6 | 35.8 | 129.7
23472 - TERRA PPTO C (MANZANA 4) | PL - 1396 | outinord IND 1" | Concreto | Salón comunal 2 placa matera tipo 2 piso 1 eje 11 al 11" entre C-E | 2026-03-07 | 2026-03-21 | 2026-03-24 | 14 | 27.6 | 36.1 | 130.8
23472 - TERRA PPTO C (MANZANA 4) | PL - 1396 | outinord IND 1" | Concreto | Salón comunal 2 placa matera tipo 2 piso 1 eje 11 al 11" entre C-E | 2026-03-07 | 2026-03-14 | 2026-03-16 | 7 | 27.6 | 30.2 | 109.4
23472 - TERRA PPTO C (MANZANA 4) | PL - 1396 | outinord IND 1" | Concreto | Salón comunal 2 placa matera tipo 2 piso 1 eje 11 al 11" entre C-E | 2026-03-07 | 2026-03-14 | 2026-03-16 | 7 | 27.6 | 29.7 | 107.6
23472 - TERRA PPTO C (MANZANA 4) | PL - 1396 | outinord IND 1" | Concreto | Salón comunal 2 placa matera tipo 2 piso 1 eje 11 al 11" entre C-E | 2026-03-07 | 2026-03-10 | 2026-03-11 | 3 | 27.6 | 26.4 | 95.7
23472 - TERRA PPTO C (MANZANA 4) | PL - 1396 | outinord IND 1" | Concreto | Salón comunal 2 placa matera tipo 2 piso 1 eje 11 al 11" entre C-E | 2026-03-07 | 2026-03-10 | 2026-03-11 | 3 | 27.6 | 25.8 | 93.5
23472 - TERRA PPTO C (MANZANA 4) | PL - 1399 | Outinord IND 1" | Concreto | Placa de escalera entre Torres 2 y 3 N + 1.50 y N + 2.75 | 2026-04-06 | 2026-05-04 | 2026-05-06 | 28 | 27.6 | 39.4 | 142.8
23472 - TERRA PPTO C (MANZANA 4) | PL - 1399 | Outinord IND 1" | Concreto | Placa de escalera entre Torres 2 y 3 N + 1.50 y N + 2.75 | 2026-04-06 | 2026-05-04 | 2026-05-06 | 28 | 27.6 | 40.2 | 145.7
23472 - TERRA PPTO C (MANZANA 4) | PL - 1399 | Outinord IND 1" | Concreto | Placa de escalera entre Torres 2 y 3 N + 1.50 y N + 2.75 | 2026-04-06 | 2026-05-04 | 2026-05-06 | 28 | 27.6 | 39.8 | 144.2
23472 - TERRA PPTO C (MANZANA 4) | PL - 1399 | Outinord IND 1" | Concreto | Placa de escalera entre Torres 2 y 3 N + 1.50 y N + 2.75 | 2026-04-06 | 2026-04-20 | 2026-04-21 | 14 | 27.6 | 33 | 119.6
23472 - TERRA PPTO C (MANZANA 4) | PL - 1399 | Outinord IND 1" | Concreto | Placa de escalera entre Torres 2 y 3 N + 1.50 y N + 2.75 | 2026-04-06 | 2026-04-20 | 2026-04-21 | 14 | 27.6 | 33.6 | 121.7
23472 - TERRA PPTO C (MANZANA 4) | PL - 1399 | Outinord IND 1" | Concreto | Placa de escalera entre Torres 2 y 3 N + 1.50 y N + 2.75 | 2026-04-06 | 2026-04-13 | 2026-04-15 | 7 | 27.6 | 29.1 | 105.4
23472 - TERRA PPTO C (MANZANA 4) | PL - 1399 | Outinord IND 1" | Concreto | Placa de escalera entre Torres 2 y 3 N + 1.50 y N + 2.75 | 2026-04-06 | 2026-04-13 | 2026-04-15 | 7 | 27.6 | 28.5 | 103.3
23472 - TERRA PPTO C (MANZANA 4) | PL - 1399 | Outinord IND 1" | Concreto | Placa de escalera entre Torres 2 y 3 N + 1.50 y N + 2.75 | 2026-04-06 | 2026-04-09 | 2026-04-11 | 3 | 27.6 | 22.3 | 80.8
23472 - TERRA PPTO C (MANZANA 4) | PL - 1399 | Outinord IND 1" | Concreto | Placa de escalera entre Torres 2 y 3 N + 1.50 y N + 2.75 | 2026-04-06 | 2026-04-09 | 2026-04-11 | 3 | 27.6 | 22.5 | 81.5
23472 - TERRA PPTO C (MANZANA 4) | PL - 1400 | Outinord IND 1" | Concreto | Salón comunal 2 placa y muros de contorno de las materas tipo 2 y 3 piso 1 Apaup eje 11" entre A - E costado oriental | 2026-04-08 | 2026-05-06 | 2026-05-06 | 28 | 27.6 | 43 | 155.8
23472 - TERRA PPTO C (MANZANA 4) | PL - 1400 | Outinord IND 1" | Concreto | Salón comunal 2 placa y muros de contorno de las materas tipo 2 y 3 piso 1 Apaup eje 11" entre A - E costado oriental | 2026-04-08 | 2026-05-06 | 2026-05-06 | 28 | 27.6 | 43.4 | 157.2
23472 - TERRA PPTO C (MANZANA 4) | PL - 1400 | Outinord IND 1" | Concreto | Salón comunal 2 placa y muros de contorno de las materas tipo 2 y 3 piso 1 Apaup eje 11" entre A - E costado oriental | 2026-04-08 | 2026-05-06 | 2026-05-06 | 28 | 27.6 | 44 | 159.4
23472 - TERRA PPTO C (MANZANA 4) | PL - 1400 | Outinord IND 1" | Concreto | Salón comunal 2 placa y muros de contorno de las materas tipo 2 y 3 piso 1 Apaup eje 11" entre A - E costado oriental | 2026-04-08 | 2026-04-22 | 2026-04-22 | 14 | 27.6 | 36.2 | 131.2
23472 - TERRA PPTO C (MANZANA 4) | PL - 1400 | Outinord IND 1" | Concreto | Salón comunal 2 placa y muros de contorno de las materas tipo 2 y 3 piso 1 Apaup eje 11" entre A - E costado oriental | 2026-04-08 | 2026-04-22 | 2026-04-22 | 14 | 27.6 | 36.7 | 133
23472 - TERRA PPTO C (MANZANA 4) | PL - 1400 | Outinord IND 1" | Concreto | Salón comunal 2 placa y muros de contorno de las materas tipo 2 y 3 piso 1 Apaup eje 11" entre A - E costado oriental | 2026-04-08 | 2026-04-15 | 2026-04-15 | 7 | 27.6 | 31.4 | 113.8
23472 - TERRA PPTO C (MANZANA 4) | PL - 1400 | Outinord IND 1" | Concreto | Salón comunal 2 placa y muros de contorno de las materas tipo 2 y 3 piso 1 Apaup eje 11" entre A - E costado oriental | 2026-04-08 | 2026-04-15 | 2026-04-15 | 7 | 27.6 | 30.5 | 110.5
23472 - TERRA PPTO C (MANZANA 4) | PL - 1400 | Outinord IND 1" | Concreto | Salón comunal 2 placa y muros de contorno de las materas tipo 2 y 3 piso 1 Apaup eje 11" entre A - E costado oriental | 2026-04-08 | 2026-04-11 | 2026-04-15 | 3 | 27.6 | 28.4 | 102.9
23472 - TERRA PPTO C (MANZANA 4) | PL - 1400 | Outinord IND 1" | Concreto | Salón comunal 2 placa y muros de contorno de las materas tipo 2 y 3 piso 1 Apaup eje 11" entre A - E costado oriental | 2026-04-08 | 2026-04-11 | 2026-04-15 | 3 | 27.6 | 28.6 | 103.6
23472 - TERRA PPTO C (MANZANA 4) | PL - 1407 | Outinord IND 1" | Concreto | Salón comunal 1, placa contrapiso eje 1 - P/ 3 - P, A - P / B - P Costado Sur | 2026-05-29 | 2026-06-26 | 2026-07-01 | 28 | 27.6 | 38.2 | 138.4
23472 - TERRA PPTO C (MANZANA 4) | PL - 1407 | Outinord IND 1" | Concreto | Salón comunal 1, placa contrapiso eje 1 - P/ 3 - P, A - P / B - P Costado Sur | 2026-05-29 | 2026-06-26 | 2026-07-01 | 28 | 27.6 | 37.6 | 136.2
23472 - TERRA PPTO C (MANZANA 4) | PL - 1407 | Outinord IND 1" | Concreto | Salón comunal 1, placa contrapiso eje 1 - P/ 3 - P, A - P / B - P Costado Sur | 2026-05-29 | 2026-06-26 | 2026-07-01 | 28 | 27.6 | 37.8 | 137
23472 - TERRA PPTO C (MANZANA 4) | PL - 1407 | Outinord IND 1" | Concreto | Salón comunal 1, placa contrapiso eje 1 - P/ 3 - P, A - P / B - P Costado Sur | 2026-05-29 | 2026-06-12 | 2026-06-18 | 14 | 27.6 | 31.2 | 113
23472 - TERRA PPTO C (MANZANA 4) | PL - 1407 | Outinord IND 1" | Concreto | Salón comunal 1, placa contrapiso eje 1 - P/ 3 - P, A - P / B - P Costado Sur | 2026-05-29 | 2026-06-12 | 2026-06-18 | 14 | 27.6 | 31.7 | 114.9
23472 - TERRA PPTO C (MANZANA 4) | PL - 1407 | Outinord IND 1" | Concreto | Salón comunal 1, placa contrapiso eje 1 - P/ 3 - P, A - P / B - P Costado Sur | 2026-05-29 | 2026-06-05 | 2026-06-05 | 7 | 27.6 | 25.4 | 92
23472 - TERRA PPTO C (MANZANA 4) | PL - 1407 | Outinord IND 1" | Concreto | Salón comunal 1, placa contrapiso eje 1 - P/ 3 - P, A - P / B - P Costado Sur | 2026-05-29 | 2026-06-05 | 2026-06-05 | 7 | 27.6 | 25.7 | 93.1
23472 - TERRA PPTO C (MANZANA 4) | PL - 1407 | Outinord IND 1" | Concreto | Salón comunal 1, placa contrapiso eje 1 - P/ 3 - P, A - P / B - P Costado Sur | 2026-05-29 | 2026-06-02 | 2026-06-04 | 4 | 27.6 | 22.8 | 82.6
23472 - TERRA PPTO C (MANZANA 4) | PL - 1407 | Outinord IND 1" | Concreto | Salón comunal 1, placa contrapiso eje 1 - P/ 3 - P, A - P / B - P Costado Sur | 2026-05-29 | 2026-06-02 | 2026-06-04 | 4 | 27.6 | 22.9 | 83
23472 - TERRA PPTO C (MANZANA 4) | PL - 1412 | Outinord IND microfibra de propileno | Concreto | Salón comunal 1 placa cubierta N + 680 eje L - P , 3 - P / A - P , B - P costado sur | 2026-07-06 | 2026-08-03 | 2026-08-04 | 28 | 27.6 | 50.5 | 183
23472 - TERRA PPTO C (MANZANA 4) | PL - 1412 | Outinord IND microfibra de propileno | Concreto | Salón comunal 1 placa cubierta N + 680 eje L - P , 3 - P / A - P , B - P costado sur | 2026-07-06 | 2026-08-03 | 2026-08-04 | 28 | 27.6 | 51 | 184.8
23472 - TERRA PPTO C (MANZANA 4) | PL - 1412 | Outinord IND microfibra de propileno | Concreto | Salón comunal 1 placa cubierta N + 680 eje L - P , 3 - P / A - P , B - P costado sur | 2026-07-06 | 2026-08-03 | 2026-08-04 | 28 | 27.6 | 50.5 | 183
23472 - TERRA PPTO C (MANZANA 4) | PL - 1412 | Outinord IND microfibra de propileno | Concreto | Salón comunal 1 placa cubierta N + 680 eje L - P , 3 - P / A - P , B - P costado sur | 2026-07-06 | 2026-07-20 | 2026-07-22 | 14 | 27.6 | 41.4 | 150
23472 - TERRA PPTO C (MANZANA 4) | PL - 1412 | Outinord IND microfibra de propileno | Concreto | Salón comunal 1 placa cubierta N + 680 eje L - P , 3 - P / A - P , B - P costado sur | 2026-07-06 | 2026-07-20 | 2026-07-22 | 14 | 27.6 | 42.7 | 154.7
23472 - TERRA PPTO C (MANZANA 4) | PL - 1412 | Outinord IND microfibra de propileno | Concreto | Salón comunal 1 placa cubierta N + 680 eje L - P , 3 - P / A - P , B - P costado sur | 2026-07-06 | 2026-07-13 | 2026-07-14 | 7 | 27.6 | 35.6 | 129
23472 - TERRA PPTO C (MANZANA 4) | PL - 1412 | Outinord IND microfibra de propileno | Concreto | Salón comunal 1 placa cubierta N + 680 eje L - P , 3 - P / A - P , B - P costado sur | 2026-07-06 | 2026-07-13 | 2026-07-14 | 7 | 27.6 | 34.5 | 125
23472 - TERRA PPTO C (MANZANA 4) | PL - 1412 | Outinord IND microfibra de propileno | Concreto | Salón comunal 1 placa cubierta N + 680 eje L - P , 3 - P / A - P , B - P costado sur | 2026-07-06 | 2026-07-09 | 2026-07-14 | 3 | 27.6 | 28.5 | 103.3
23472 - TERRA PPTO C (MANZANA 4) | PL - 1412 | Outinord IND microfibra de propileno | Concreto | Salón comunal 1 placa cubierta N + 680 eje L - P , 3 - P / A - P , B - P costado sur | 2026-07-06 | 2026-07-09 | 2026-07-14 | 3 | 27.6 | 27.6 | 100
23472 - TERRA PPTO C (MANZANA 4) | PL 1264 | Outinord Ind 1" | Concreto | Placa entrepiso torre 1 eje 6 al 13 entre F - J Apt 1801 , 1812 | 2025-09-10 | 2025-10-08 | 2025-10-13 | 28 | 20.7 | 29.8 | 144
23472 - TERRA PPTO C (MANZANA 4) | PL 1264 | Outinord Ind 1" | Concreto | Placa entrepiso torre 1 eje 6 al 13 entre F - J Apt 1801 , 1812 | 2025-09-10 | 2025-10-08 | 2025-10-13 | 28 | 20.7 | 30.2 | 145.9
23472 - TERRA PPTO C (MANZANA 4) | PL 1264 | Outinord Ind 1" | Concreto | Placa entrepiso torre 1 eje 6 al 13 entre F - J Apt 1801 , 1812 | 2025-09-10 | 2025-10-08 | 2025-10-13 | 28 | 20.7 | 28.9 | 139.6
23472 - TERRA PPTO C (MANZANA 4) | PL 1264 | Outinord Ind 1" | Concreto | Placa entrepiso torre 1 eje 6 al 13 entre F - J Apt 1801 , 1812 | 2025-09-10 | 2025-09-24 | 2025-09-25 | 14 | 20.7 | 26.3 | 127.1
23472 - TERRA PPTO C (MANZANA 4) | PL 1264 | Outinord Ind 1" | Concreto | Placa entrepiso torre 1 eje 6 al 13 entre F - J Apt 1801 , 1812 | 2025-09-10 | 2025-09-24 | 2025-09-25 | 14 | 20.7 | 24.9 | 120.3
23472 - TERRA PPTO C (MANZANA 4) | PL 1264 | Outinord Ind 1" | Concreto | Placa entrepiso torre 1 eje 6 al 13 entre F - J Apt 1801 , 1812 | 2025-09-10 | 2025-09-17 | 2025-09-23 | 7 | 20.7 | 21 | 101.4
23472 - TERRA PPTO C (MANZANA 4) | PL 1264 | Outinord Ind 1" | Concreto | Placa entrepiso torre 1 eje 6 al 13 entre F - J Apt 1801 , 1812 | 2025-09-10 | 2025-09-17 | 2025-09-23 | 7 | 20.7 | 21.3 | 102.9
23472 - TERRA PPTO C (MANZANA 4) | PL 1264 | Outinord Ind 1" | Concreto | Placa entrepiso torre 1 eje 6 al 13 entre F - J Apt 1801 , 1812 | 2025-09-10 | 2025-09-13 | 2025-09-23 | 3 | 20.7 | 16.9 | 81.6
23472 - TERRA PPTO C (MANZANA 4) | PL 1264 | Outinord Ind 1" | Concreto | Placa entrepiso torre 1 eje 6 al 13 entre F - J Apt 1801 , 1812 | 2025-09-10 | 2025-09-13 | 2025-09-23 | 3 | 20.7 | 16 | 77.3
23472 - TERRA PPTO C (MANZANA 4) | PL 1265 | Outinord Ind 1" | Concreto | Placa Entrepiso Torre 1 eje 1 al 5 entre A - E Apt 1804, 1805 | 2025-09-11 | 2025-10-09 | 2025-10-13 | 28 | 20.7 | 28.3 | 136.7
23472 - TERRA PPTO C (MANZANA 4) | PL 1265 | Outinord Ind 1" | Concreto | Placa Entrepiso Torre 1 eje 1 al 5 entre A - E Apt 1804, 1805 | 2025-09-11 | 2025-10-09 | 2025-10-13 | 28 | 20.7 | 29.1 | 140.6
23472 - TERRA PPTO C (MANZANA 4) | PL 1265 | Outinord Ind 1" | Concreto | Placa Entrepiso Torre 1 eje 1 al 5 entre A - E Apt 1804, 1805 | 2025-09-11 | 2025-10-09 | 2025-10-13 | 28 | 20.7 | 28.1 | 135.7
23472 - TERRA PPTO C (MANZANA 4) | PL 1265 | Outinord Ind 1" | Concreto | Placa Entrepiso Torre 1 eje 1 al 5 entre A - E Apt 1804, 1805 | 2025-09-11 | 2025-09-25 | 2025-09-30 | 14 | 20.7 | 25.3 | 122.2
23472 - TERRA PPTO C (MANZANA 4) | PL 1265 | Outinord Ind 1" | Concreto | Placa Entrepiso Torre 1 eje 1 al 5 entre A - E Apt 1804, 1805 | 2025-09-11 | 2025-09-25 | 2025-09-30 | 14 | 20.7 | 24.8 | 119.8
23472 - TERRA PPTO C (MANZANA 4) | PL 1265 | Outinord Ind 1" | Concreto | Placa Entrepiso Torre 1 eje 1 al 5 entre A - E Apt 1804, 1805 | 2025-09-11 | 2025-09-18 | 2025-09-23 | 7 | 20.7 | 20.5 | 99
23472 - TERRA PPTO C (MANZANA 4) | PL 1265 | Outinord Ind 1" | Concreto | Placa Entrepiso Torre 1 eje 1 al 5 entre A - E Apt 1804, 1805 | 2025-09-11 | 2025-09-18 | 2025-09-23 | 7 | 20.7 | 20.1 | 97.1
23472 - TERRA PPTO C (MANZANA 4) | PL 1265 | Outinord Ind 1" | Concreto | Placa Entrepiso Torre 1 eje 1 al 5 entre A - E Apt 1804, 1805 | 2025-09-11 | 2025-09-14 | 2025-09-23 | 3 | 20.7 | 15.7 | 75.8
23472 - TERRA PPTO C (MANZANA 4) | PL 1265 | Outinord Ind 1" | Concreto | Placa Entrepiso Torre 1 eje 1 al 5 entre A - E Apt 1804, 1805 | 2025-09-11 | 2025-09-14 | 2025-09-23 | 3 | 20.7 | 14.9 | 72
23472 - TERRA PPTO C (MANZANA 4) | PL 1266 | Outinord IND. 1" | Concreto | Salón comunal vigas y placa de entrepiso eje 1 al 4 entre BP - B piso 3 comunal 1 y escalera tipo 5 eje B - C entre 7" - 7 piso 5 a cubierta comunal 2 | 2025-09-12 | 2025-10-10 | 2025-10-15 | 28 | 27.6 | 36.7 | 133
23472 - TERRA PPTO C (MANZANA 4) | PL 1266 | Outinord IND. 1" | Concreto | Salón comunal vigas y placa de entrepiso eje 1 al 4 entre BP - B piso 3 comunal 1 y escalera tipo 5 eje B - C entre 7" - 7 piso 5 a cubierta comunal 2 | 2025-09-12 | 2025-10-10 | 2025-10-15 | 28 | 27.6 | 36.3 | 131.5
23472 - TERRA PPTO C (MANZANA 4) | PL 1266 | Outinord IND. 1" | Concreto | Salón comunal vigas y placa de entrepiso eje 1 al 4 entre BP - B piso 3 comunal 1 y escalera tipo 5 eje B - C entre 7" - 7 piso 5 a cubierta comunal 2 | 2025-09-12 | 2025-10-10 | 2025-10-15 | 28 | 27.6 | 35.7 | 129.3
23472 - TERRA PPTO C (MANZANA 4) | PL 1266 | Outinord IND. 1" | Concreto | Salón comunal vigas y placa de entrepiso eje 1 al 4 entre BP - B piso 3 comunal 1 y escalera tipo 5 eje B - C entre 7" - 7 piso 5 a cubierta comunal 2 | 2025-09-12 | 2025-09-26 | 2025-09-30 | 14 | 27.6 | 30.3 | 109.8
23472 - TERRA PPTO C (MANZANA 4) | PL 1266 | Outinord IND. 1" | Concreto | Salón comunal vigas y placa de entrepiso eje 1 al 4 entre BP - B piso 3 comunal 1 y escalera tipo 5 eje B - C entre 7" - 7 piso 5 a cubierta comunal 2 | 2025-09-12 | 2025-09-26 | 2025-09-30 | 14 | 27.6 | 30.4 | 110.1
23472 - TERRA PPTO C (MANZANA 4) | PL 1266 | Outinord IND. 1" | Concreto | Salón comunal vigas y placa de entrepiso eje 1 al 4 entre BP - B piso 3 comunal 1 y escalera tipo 5 eje B - C entre 7" - 7 piso 5 a cubierta comunal 2 | 2025-09-12 | 2025-09-19 | 2025-09-23 | 7 | 27.6 | 27.3 | 98.9
23472 - TERRA PPTO C (MANZANA 4) | PL 1266 | Outinord IND. 1" | Concreto | Salón comunal vigas y placa de entrepiso eje 1 al 4 entre BP - B piso 3 comunal 1 y escalera tipo 5 eje B - C entre 7" - 7 piso 5 a cubierta comunal 2 | 2025-09-12 | 2025-09-19 | 2025-09-23 | 7 | 27.6 | 26.9 | 97.5
23472 - TERRA PPTO C (MANZANA 4) | PL 1266 | Outinord IND. 1" | Concreto | Salón comunal vigas y placa de entrepiso eje 1 al 4 entre BP - B piso 3 comunal 1 y escalera tipo 5 eje B - C entre 7" - 7 piso 5 a cubierta comunal 2 | 2025-09-12 | 2025-09-16 | 2025-09-23 | 4 | 27.6 | 20.7 | 75
23472 - TERRA PPTO C (MANZANA 4) | PL 1266 | Outinord IND. 1" | Concreto | Salón comunal vigas y placa de entrepiso eje 1 al 4 entre BP - B piso 3 comunal 1 y escalera tipo 5 eje B - C entre 7" - 7 piso 5 a cubierta comunal 2 | 2025-09-12 | 2025-09-16 | 2025-09-23 | 4 | 27.6 | 21 | 76.1
23472 - TERRA PPTO C (MANZANA 4) | PL 1390 | Outinord IND | Concreto | Salon comunal 2 vigas vm1 y placa de la metera tipo 2 piso 1 eje 10 al 11 entre C - D | 2026-01-30 | 2026-02-27 | 2026-02-27 | 28 | 27.6 | 45.9 | 166.3
23472 - TERRA PPTO C (MANZANA 4) | PL 1390 | Outinord IND | Concreto | Salon comunal 2 vigas vm1 y placa de la metera tipo 2 piso 1 eje 10 al 11 entre C - D | 2026-01-30 | 2026-02-27 | 2026-02-27 | 28 | 27.6 | 46.9 | 169.9
23472 - TERRA PPTO C (MANZANA 4) | PL 1390 | Outinord IND | Concreto | Salon comunal 2 vigas vm1 y placa de la metera tipo 2 piso 1 eje 10 al 11 entre C - D | 2026-01-30 | 2026-02-27 | 2026-02-27 | 28 | 27.6 | 45.7 | 165.6
23472 - TERRA PPTO C (MANZANA 4) | PL 1390 | Outinord IND | Concreto | Salon comunal 2 vigas vm1 y placa de la metera tipo 2 piso 1 eje 10 al 11 entre C - D | 2026-01-30 | 2026-02-13 | 2026-02-17 | 14 | 27.6 | 38.6 | 139.9
23472 - TERRA PPTO C (MANZANA 4) | PL 1390 | Outinord IND | Concreto | Salon comunal 2 vigas vm1 y placa de la metera tipo 2 piso 1 eje 10 al 11 entre C - D | 2026-01-30 | 2026-02-13 | 2026-02-17 | 14 | 27.6 | 38.8 | 140.6
23472 - TERRA PPTO C (MANZANA 4) | PL 1390 | Outinord IND | Concreto | Salon comunal 2 vigas vm1 y placa de la metera tipo 2 piso 1 eje 10 al 11 entre C - D | 2026-01-30 | 2026-02-06 | 2026-02-09 | 7 | 27.6 | 34.4 | 124.6
23472 - TERRA PPTO C (MANZANA 4) | PL 1390 | Outinord IND | Concreto | Salon comunal 2 vigas vm1 y placa de la metera tipo 2 piso 1 eje 10 al 11 entre C - D | 2026-01-30 | 2026-02-06 | 2026-02-09 | 7 | 27.6 | 34 | 123.2
23472 - TERRA PPTO C (MANZANA 4) | PL 1390 | Outinord IND | Concreto | Salon comunal 2 vigas vm1 y placa de la metera tipo 2 piso 1 eje 10 al 11 entre C - D | 2026-01-30 | 2026-02-03 | 2026-02-06 | 4 | 27.6 | 30.3 | 109.8
23472 - TERRA PPTO C (MANZANA 4) | PL 1390 | Outinord IND | Concreto | Salon comunal 2 vigas vm1 y placa de la metera tipo 2 piso 1 eje 10 al 11 entre C - D | 2026-01-30 | 2026-02-03 | 2026-02-06 | 4 | 27.6 | 30 | 108.7
23472 - TERRA PPTO C (MANZANA 4) | PL- 1320 | Outinord IND 1" | Concreto | Placa entrepiso torre 1 eje 6 al 13 entre F - J aptos 2201 - 2212 | 2025-10-20 | 2025-11-17 | 2025-11-19 | 28 | 20.7 | 28.5 | 137.7
23472 - TERRA PPTO C (MANZANA 4) | PL- 1320 | Outinord IND 1" | Concreto | Placa entrepiso torre 1 eje 6 al 13 entre F - J aptos 2201 - 2212 | 2025-10-20 | 2025-11-17 | 2025-11-19 | 28 | 20.7 | 27.7 | 133.8
23472 - TERRA PPTO C (MANZANA 4) | PL- 1320 | Outinord IND 1" | Concreto | Placa entrepiso torre 1 eje 6 al 13 entre F - J aptos 2201 - 2212 | 2025-10-20 | 2025-11-17 | 2025-11-19 | 28 | 20.7 | 27.8 | 134.3
23472 - TERRA PPTO C (MANZANA 4) | PL- 1320 | Outinord IND 1" | Concreto | Placa entrepiso torre 1 eje 6 al 13 entre F - J aptos 2201 - 2212 | 2025-10-20 | 2025-11-03 | 2025-11-05 | 14 | 20.7 | 23.6 | 114
23472 - TERRA PPTO C (MANZANA 4) | PL- 1320 | Outinord IND 1" | Concreto | Placa entrepiso torre 1 eje 6 al 13 entre F - J aptos 2201 - 2212 | 2025-10-20 | 2025-11-03 | 2025-11-05 | 14 | 20.7 | 24.1 | 116.4
23472 - TERRA PPTO C (MANZANA 4) | PL- 1320 | Outinord IND 1" | Concreto | Placa entrepiso torre 1 eje 6 al 13 entre F - J aptos 2201 - 2212 | 2025-10-20 | 2025-10-27 | 2025-10-30 | 7 | 20.7 | 17.8 | 86
23472 - TERRA PPTO C (MANZANA 4) | PL- 1320 | Outinord IND 1" | Concreto | Placa entrepiso torre 1 eje 6 al 13 entre F - J aptos 2201 - 2212 | 2025-10-20 | 2025-10-27 | 2025-10-30 | 7 | 20.7 | 17.7 | 85.5
23472 - TERRA PPTO C (MANZANA 4) | PL- 1320 | Outinord IND 1" | Concreto | Placa entrepiso torre 1 eje 6 al 13 entre F - J aptos 2201 - 2212 | 2025-10-20 | 2025-10-23 | 2025-10-30 | 3 | 20.7 | 15.9 | 76.8
23472 - TERRA PPTO C (MANZANA 4) | PL- 1320 | Outinord IND 1" | Concreto | Placa entrepiso torre 1 eje 6 al 13 entre F - J aptos 2201 - 2212 | 2025-10-20 | 2025-10-23 | 2025-10-30 | 3 | 20.7 | 15.6 | 75.4
23472 - TERRA PPTO C (MANZANA 4) | PL- 1321 | Outinord IND 1" | Concreto | Placa entrepiso torre 1 eje 1 al 5 entre A - E aptos 2204 - 2205 | 2025-10-21 | 2025-11-18 | 2025-11-20 | 28 | 20.7 | 35.7 | 172.5
23472 - TERRA PPTO C (MANZANA 4) | PL- 1321 | Outinord IND 1" | Concreto | Placa entrepiso torre 1 eje 1 al 5 entre A - E aptos 2204 - 2205 | 2025-10-21 | 2025-11-18 | 2025-11-20 | 28 | 20.7 | 36.7 | 177.3
23472 - TERRA PPTO C (MANZANA 4) | PL- 1321 | Outinord IND 1" | Concreto | Placa entrepiso torre 1 eje 1 al 5 entre A - E aptos 2204 - 2205 | 2025-10-21 | 2025-11-18 | 2025-11-20 | 28 | 20.7 | 37 | 178.7
23472 - TERRA PPTO C (MANZANA 4) | PL- 1321 | Outinord IND 1" | Concreto | Placa entrepiso torre 1 eje 1 al 5 entre A - E aptos 2204 - 2205 | 2025-10-21 | 2025-11-04 | 2025-11-06 | 14 | 20.7 | 32.3 | 156
23472 - TERRA PPTO C (MANZANA 4) | PL- 1321 | Outinord IND 1" | Concreto | Placa entrepiso torre 1 eje 1 al 5 entre A - E aptos 2204 - 2205 | 2025-10-21 | 2025-11-04 | 2025-11-06 | 14 | 20.7 | 31.2 | 150.7
23472 - TERRA PPTO C (MANZANA 4) | PL- 1321 | Outinord IND 1" | Concreto | Placa entrepiso torre 1 eje 1 al 5 entre A - E aptos 2204 - 2205 | 2025-10-21 | 2025-10-28 | 2025-10-30 | 7 | 20.7 | 27.4 | 132.4
23472 - TERRA PPTO C (MANZANA 4) | PL- 1321 | Outinord IND 1" | Concreto | Placa entrepiso torre 1 eje 1 al 5 entre A - E aptos 2204 - 2205 | 2025-10-21 | 2025-10-28 | 2025-10-30 | 7 | 20.7 | 27.2 | 131.4
23472 - TERRA PPTO C (MANZANA 4) | PL- 1321 | Outinord IND 1" | Concreto | Placa entrepiso torre 1 eje 1 al 5 entre A - E aptos 2204 - 2205 | 2025-10-21 | 2025-10-24 | 2025-10-30 | 3 | 20.7 | 26.2 | 126.6
23472 - TERRA PPTO C (MANZANA 4) | PL- 1321 | Outinord IND 1" | Concreto | Placa entrepiso torre 1 eje 1 al 5 entre A - E aptos 2204 - 2205 | 2025-10-21 | 2025-10-24 | 2025-10-30 | 3 | 20.7 | 25.3 | 122.2
23472 - TERRA PPTO C (MANZANA 4) | PL- 1322 | Outinord IND 1" | Concreto | Salón comunal placa de contrapiso eje 10 al 11 entre A -E | 2025-10-21 | 2025-11-18 | 2025-11-20 | 28 | 27.6 | 39.9 | 144.6
23472 - TERRA PPTO C (MANZANA 4) | PL- 1322 | Outinord IND 1" | Concreto | Salón comunal placa de contrapiso eje 10 al 11 entre A -E | 2025-10-21 | 2025-11-18 | 2025-11-20 | 28 | 27.6 | 38.7 | 140.2
23472 - TERRA PPTO C (MANZANA 4) | PL- 1322 | Outinord IND 1" | Concreto | Salón comunal placa de contrapiso eje 10 al 11 entre A -E | 2025-10-21 | 2025-11-18 | 2025-11-20 | 28 | 27.6 | 38.1 | 138
23472 - TERRA PPTO C (MANZANA 4) | PL- 1322 | Outinord IND 1" | Concreto | Salón comunal placa de contrapiso eje 10 al 11 entre A -E | 2025-10-21 | 2025-11-04 | 2025-11-06 | 14 | 27.6 | 34.6 | 125.4
23472 - TERRA PPTO C (MANZANA 4) | PL- 1322 | Outinord IND 1" | Concreto | Salón comunal placa de contrapiso eje 10 al 11 entre A -E | 2025-10-21 | 2025-11-04 | 2025-11-06 | 14 | 27.6 | 33.6 | 121.7
23472 - TERRA PPTO C (MANZANA 4) | PL- 1322 | Outinord IND 1" | Concreto | Salón comunal placa de contrapiso eje 10 al 11 entre A -E | 2025-10-21 | 2025-10-28 | 2025-10-30 | 7 | 27.6 | 29.9 | 108.3
23472 - TERRA PPTO C (MANZANA 4) | PL- 1322 | Outinord IND 1" | Concreto | Salón comunal placa de contrapiso eje 10 al 11 entre A -E | 2025-10-21 | 2025-10-28 | 2025-10-30 | 7 | 27.6 | 28.6 | 103.6
23472 - TERRA PPTO C (MANZANA 4) | PL- 1322 | Outinord IND 1" | Concreto | Salón comunal placa de contrapiso eje 10 al 11 entre A -E | 2025-10-21 | 2025-10-24 | 2025-10-30 | 3 | 27.6 | 24.2 | 87.7
23472 - TERRA PPTO C (MANZANA 4) | PL- 1322 | Outinord IND 1" | Concreto | Salón comunal placa de contrapiso eje 10 al 11 entre A -E | 2025-10-21 | 2025-10-24 | 2025-10-30 | 3 | 27.6 | 23.7 | 85.9
23472 - TERRA PPTO C (MANZANA 4) | PL-1143 | Outinord IND 1" | Concreto | Placa entrepiso torre 1 eje 13 al 19 entre F-J apto 1010, 1011 y escalera costado oriental piso 6 a piso 7 eje 17 al 19 entre D-G | 2025-07-04 | 2025-08-01 | 2025-08-04 | 28 | 20.7 | 28.5 | 137.7
23472 - TERRA PPTO C (MANZANA 4) | PL-1143 | Outinord IND 1" | Concreto | Placa entrepiso torre 1 eje 13 al 19 entre F-J apto 1010, 1011 y escalera costado oriental piso 6 a piso 7 eje 17 al 19 entre D-G | 2025-07-04 | 2025-08-01 | 2025-08-04 | 28 | 20.7 | 29.3 | 141.5
23472 - TERRA PPTO C (MANZANA 4) | PL-1143 | Outinord IND 1" | Concreto | Placa entrepiso torre 1 eje 13 al 19 entre F-J apto 1010, 1011 y escalera costado oriental piso 6 a piso 7 eje 17 al 19 entre D-G | 2025-07-04 | 2025-08-01 | 2025-08-04 | 28 | 20.7 | 27.9 | 134.8
23472 - TERRA PPTO C (MANZANA 4) | PL-1143 | Outinord IND 1" | Concreto | Placa entrepiso torre 1 eje 13 al 19 entre F-J apto 1010, 1011 y escalera costado oriental piso 6 a piso 7 eje 17 al 19 entre D-G | 2025-07-04 | 2025-07-18 | 2025-07-22 | 14 | 20.7 | 23.3 | 112.6
23472 - TERRA PPTO C (MANZANA 4) | PL-1143 | Outinord IND 1" | Concreto | Placa entrepiso torre 1 eje 13 al 19 entre F-J apto 1010, 1011 y escalera costado oriental piso 6 a piso 7 eje 17 al 19 entre D-G | 2025-07-04 | 2025-07-18 | 2025-07-22 | 14 | 20.7 | 23.5 | 113.5
23472 - TERRA PPTO C (MANZANA 4) | PL-1143 | Outinord IND 1" | Concreto | Placa entrepiso torre 1 eje 13 al 19 entre F-J apto 1010, 1011 y escalera costado oriental piso 6 a piso 7 eje 17 al 19 entre D-G | 2025-07-04 | 2025-07-11 | 2025-07-14 | 7 | 20.7 | 19 | 91.8
23472 - TERRA PPTO C (MANZANA 4) | PL-1143 | Outinord IND 1" | Concreto | Placa entrepiso torre 1 eje 13 al 19 entre F-J apto 1010, 1011 y escalera costado oriental piso 6 a piso 7 eje 17 al 19 entre D-G | 2025-07-04 | 2025-07-11 | 2025-07-14 | 7 | 20.7 | 18.2 | 87.9
23472 - TERRA PPTO C (MANZANA 4) | PL-1143 | Outinord IND 1" | Concreto | Placa entrepiso torre 1 eje 13 al 19 entre F-J apto 1010, 1011 y escalera costado oriental piso 6 a piso 7 eje 17 al 19 entre D-G | 2025-07-04 | 2025-07-08 | 2025-07-09 | 4 | 20.7 | 15.7 | 75.8
23472 - TERRA PPTO C (MANZANA 4) | PL-1143 | Outinord IND 1" | Concreto | Placa entrepiso torre 1 eje 13 al 19 entre F-J apto 1010, 1011 y escalera costado oriental piso 6 a piso 7 eje 17 al 19 entre D-G | 2025-07-04 | 2025-07-08 | 2025-07-09 | 4 | 20.7 | 14.9 | 72
23472 - TERRA PPTO C (MANZANA 4) | PL-1145 | Outinord IND | Concreto | Placa entrepiso eje 7 al 13 entre A-E apto 1006, 1007 torre 1 | 2025-07-05 | 2025-08-02 | 2025-08-04 | 28 | 20.7 | 32.8 | 158.5
23472 - TERRA PPTO C (MANZANA 4) | PL-1145 | Outinord IND | Concreto | Placa entrepiso eje 7 al 13 entre A-E apto 1006, 1007 torre 1 | 2025-07-05 | 2025-08-02 | 2025-08-04 | 28 | 20.7 | 33.2 | 160.4
23472 - TERRA PPTO C (MANZANA 4) | PL-1145 | Outinord IND | Concreto | Placa entrepiso eje 7 al 13 entre A-E apto 1006, 1007 torre 1 | 2025-07-05 | 2025-08-02 | 2025-08-04 | 28 | 20.7 | 32.2 | 155.6
23472 - TERRA PPTO C (MANZANA 4) | PL-1145 | Outinord IND | Concreto | Placa entrepiso eje 7 al 13 entre A-E apto 1006, 1007 torre 1 | 2025-07-05 | 2025-07-19 | 2025-07-22 | 14 | 20.7 | 28.3 | 136.7
23472 - TERRA PPTO C (MANZANA 4) | PL-1145 | Outinord IND | Concreto | Placa entrepiso eje 7 al 13 entre A-E apto 1006, 1007 torre 1 | 2025-07-05 | 2025-07-19 | 2025-07-22 | 14 | 20.7 | 28.4 | 137.2
23472 - TERRA PPTO C (MANZANA 4) | PL-1145 | Outinord IND | Concreto | Placa entrepiso eje 7 al 13 entre A-E apto 1006, 1007 torre 1 | 2025-07-05 | 2025-07-12 | 2025-07-14 | 7 | 20.7 | 20.5 | 99
23472 - TERRA PPTO C (MANZANA 4) | PL-1145 | Outinord IND | Concreto | Placa entrepiso eje 7 al 13 entre A-E apto 1006, 1007 torre 1 | 2025-07-05 | 2025-07-12 | 2025-07-14 | 7 | 20.7 | 20.5 | 99
23472 - TERRA PPTO C (MANZANA 4) | PL-1145 | Outinord IND | Concreto | Placa entrepiso eje 7 al 13 entre A-E apto 1006, 1007 torre 1 | 2025-07-05 | 2025-07-08 | 2025-07-09 | 3 | 20.7 | 18.4 | 88.9
23472 - TERRA PPTO C (MANZANA 4) | PL-1145 | Outinord IND | Concreto | Placa entrepiso eje 7 al 13 entre A-E apto 1006, 1007 torre 1 | 2025-07-05 | 2025-07-08 | 2025-07-09 | 3 | 20.7 | 17.5 | 84.5
23472 - TERRA PPTO C (MANZANA 4) | PL-1157 | Outinord IND 1" | Concreto | Placa entrepiso torre 1 eje 13 al 19 entre A - E apto 1108, 1109 | 2025-07-10 | 2025-08-07 | 2025-08-12 | 28 | 20.7 | 26.2 | 126.6
23472 - TERRA PPTO C (MANZANA 4) | PL-1157 | Outinord IND 1" | Concreto | Placa entrepiso torre 1 eje 13 al 19 entre A - E apto 1108, 1109 | 2025-07-10 | 2025-08-07 | 2025-08-12 | 28 | 20.7 | 25.4 | 122.7
23472 - TERRA PPTO C (MANZANA 4) | PL-1157 | Outinord IND 1" | Concreto | Placa entrepiso torre 1 eje 13 al 19 entre A - E apto 1108, 1109 | 2025-07-10 | 2025-08-07 | 2025-08-12 | 28 | 20.7 | 24.9 | 120.3
23472 - TERRA PPTO C (MANZANA 4) | PL-1157 | Outinord IND 1" | Concreto | Placa entrepiso torre 1 eje 13 al 19 entre A - E apto 1108, 1109 | 2025-07-10 | 2025-07-24 | 2025-07-26 | 14 | 20.7 | 22.9 | 110.6
23472 - TERRA PPTO C (MANZANA 4) | PL-1157 | Outinord IND 1" | Concreto | Placa entrepiso torre 1 eje 13 al 19 entre A - E apto 1108, 1109 | 2025-07-10 | 2025-07-24 | 2025-07-26 | 14 | 20.7 | 22.7 | 109.7
23472 - TERRA PPTO C (MANZANA 4) | PL-1157 | Outinord IND 1" | Concreto | Placa entrepiso torre 1 eje 13 al 19 entre A - E apto 1108, 1109 | 2025-07-10 | 2025-07-17 | 2025-07-22 | 7 | 20.7 | 19.5 | 94.2
23472 - TERRA PPTO C (MANZANA 4) | PL-1157 | Outinord IND 1" | Concreto | Placa entrepiso torre 1 eje 13 al 19 entre A - E apto 1108, 1109 | 2025-07-10 | 2025-07-17 | 2025-07-22 | 7 | 20.7 | 19.8 | 95.7
23472 - TERRA PPTO C (MANZANA 4) | PL-1157 | Outinord IND 1" | Concreto | Placa entrepiso torre 1 eje 13 al 19 entre A - E apto 1108, 1109 | 2025-07-10 | 2025-07-13 | 2025-07-17 | 3 | 20.7 | 15 | 72.5
23472 - TERRA PPTO C (MANZANA 4) | PL-1157 | Outinord IND 1" | Concreto | Placa entrepiso torre 1 eje 13 al 19 entre A - E apto 1108, 1109 | 2025-07-10 | 2025-07-13 | 2025-07-17 | 3 | 20.7 | 15.2 | 73.4
23472 - TERRA PPTO C (MANZANA 4) | PL-1166 | Outinord IND 1" | Concreto | Placa entrepiso torre 1 eje 1 al 7 entre A - E apto 1104, 1105 | 2025-07-15 | 2025-08-12 | 2025-08-14 | 28 | 20.7 | 24.9 | 120.3
23472 - TERRA PPTO C (MANZANA 4) | PL-1166 | Outinord IND 1" | Concreto | Placa entrepiso torre 1 eje 1 al 7 entre A - E apto 1104, 1105 | 2025-07-15 | 2025-08-12 | 2025-08-14 | 28 | 20.7 | 25.1 | 121.3
23472 - TERRA PPTO C (MANZANA 4) | PL-1166 | Outinord IND 1" | Concreto | Placa entrepiso torre 1 eje 1 al 7 entre A - E apto 1104, 1105 | 2025-07-15 | 2025-08-12 | 2025-08-14 | 28 | 20.7 | 24.2 | 116.9
23472 - TERRA PPTO C (MANZANA 4) | PL-1166 | Outinord IND 1" | Concreto | Placa entrepiso torre 1 eje 1 al 7 entre A - E apto 1104, 1105 | 2025-07-15 | 2025-07-29 | 2025-07-31 | 14 | 20.7 | 22.3 | 107.7
23472 - TERRA PPTO C (MANZANA 4) | PL-1166 | Outinord IND 1" | Concreto | Placa entrepiso torre 1 eje 1 al 7 entre A - E apto 1104, 1105 | 2025-07-15 | 2025-07-29 | 2025-07-31 | 14 | 20.7 | 21.3 | 102.9
23472 - TERRA PPTO C (MANZANA 4) | PL-1166 | Outinord IND 1" | Concreto | Placa entrepiso torre 1 eje 1 al 7 entre A - E apto 1104, 1105 | 2025-07-15 | 2025-07-22 | 2025-07-25 | 7 | 20.7 | 17.4 | 84.1
23472 - TERRA PPTO C (MANZANA 4) | PL-1166 | Outinord IND 1" | Concreto | Placa entrepiso torre 1 eje 1 al 7 entre A - E apto 1104, 1105 | 2025-07-15 | 2025-07-22 | 2025-07-25 | 7 | 20.7 | 17.7 | 85.5
23472 - TERRA PPTO C (MANZANA 4) | PL-1166 | Outinord IND 1" | Concreto | Placa entrepiso torre 1 eje 1 al 7 entre A - E apto 1104, 1105 | 2025-07-15 | 2025-07-18 | 2025-07-22 | 3 | 20.7 | 12.8 | 61.8
23472 - TERRA PPTO C (MANZANA 4) | PL-1166 | Outinord IND 1" | Concreto | Placa entrepiso torre 1 eje 1 al 7 entre A - E apto 1104, 1105 | 2025-07-15 | 2025-07-18 | 2025-07-22 | 3 | 20.7 | 12.6 | 60.9
23472 - TERRA PPTO C (MANZANA 4) | PL-1180 | Outinord IND 1" | Concreto | Placa entrepiso torre 1 eje 1 al 7 entre A - E apto 1204, 1205 | 2025-07-22 | 2025-08-19 | 2025-08-21 | 28 | 20.7 | 28.5 | 137.7
23472 - TERRA PPTO C (MANZANA 4) | PL-1180 | Outinord IND 1" | Concreto | Placa entrepiso torre 1 eje 1 al 7 entre A - E apto 1204, 1205 | 2025-07-22 | 2025-08-19 | 2025-08-21 | 28 | 20.7 | 27.3 | 131.9
23472 - TERRA PPTO C (MANZANA 4) | PL-1180 | Outinord IND 1" | Concreto | Placa entrepiso torre 1 eje 1 al 7 entre A - E apto 1204, 1205 | 2025-07-22 | 2025-08-19 | 2025-08-21 | 28 | 20.7 | 28.2 | 136.2
23472 - TERRA PPTO C (MANZANA 4) | PL-1180 | Outinord IND 1" | Concreto | Placa entrepiso torre 1 eje 1 al 7 entre A - E apto 1204, 1205 | 2025-07-22 | 2025-08-05 | 2025-08-06 | 14 | 20.7 | 23 | 111.1
23472 - TERRA PPTO C (MANZANA 4) | PL-1180 | Outinord IND 1" | Concreto | Placa entrepiso torre 1 eje 1 al 7 entre A - E apto 1204, 1205 | 2025-07-22 | 2025-08-05 | 2025-08-06 | 14 | 20.7 | 22.8 | 110.1
23472 - TERRA PPTO C (MANZANA 4) | PL-1180 | Outinord IND 1" | Concreto | Placa entrepiso torre 1 eje 1 al 7 entre A - E apto 1204, 1205 | 2025-07-22 | 2025-07-29 | 2025-07-31 | 7 | 20.7 | 16.3 | 78.7
23472 - TERRA PPTO C (MANZANA 4) | PL-1180 | Outinord IND 1" | Concreto | Placa entrepiso torre 1 eje 1 al 7 entre A - E apto 1204, 1205 | 2025-07-22 | 2025-07-29 | 2025-07-31 | 7 | 20.7 | 16.1 | 77.8
23472 - TERRA PPTO C (MANZANA 4) | PL-1180 | Outinord IND 1" | Concreto | Placa entrepiso torre 1 eje 1 al 7 entre A - E apto 1204, 1205 | 2025-07-22 | 2025-07-25 | 2025-07-29 | 3 | 20.7 | 10.7 | 51.7
23472 - TERRA PPTO C (MANZANA 4) | PL-1180 | Outinord IND 1" | Concreto | Placa entrepiso torre 1 eje 1 al 7 entre A - E apto 1204, 1205 | 2025-07-22 | 2025-07-25 | 2025-07-29 | 3 | 20.7 | 10.4 | 50.2
23472 - TERRA PPTO C (MANZANA 4) | PL-1182 | Outinord IND 1" | Concreto | Placa entrepiso torre 1 eje 1 al 7 entre F - J apto 1202, 1203 y escalera eje 1 al 2 entre D - G costado occidental piso 9 al piso 10 | 2025-07-23 | 2025-08-20 | 2025-08-21 | 28 | 20.7 | 37.3 | 180.2
23472 - TERRA PPTO C (MANZANA 4) | PL-1182 | Outinord IND 1" | Concreto | Placa entrepiso torre 1 eje 1 al 7 entre F - J apto 1202, 1203 y escalera eje 1 al 2 entre D - G costado occidental piso 9 al piso 10 | 2025-07-23 | 2025-08-20 | 2025-08-21 | 28 | 20.7 | 36.7 | 177.3
23472 - TERRA PPTO C (MANZANA 4) | PL-1182 | Outinord IND 1" | Concreto | Placa entrepiso torre 1 eje 1 al 7 entre F - J apto 1202, 1203 y escalera eje 1 al 2 entre D - G costado occidental piso 9 al piso 10 | 2025-07-23 | 2025-08-20 | 2025-08-21 | 28 | 20.7 | 37.1 | 179.2
23472 - TERRA PPTO C (MANZANA 4) | PL-1182 | Outinord IND 1" | Concreto | Placa entrepiso torre 1 eje 1 al 7 entre F - J apto 1202, 1203 y escalera eje 1 al 2 entre D - G costado occidental piso 9 al piso 10 | 2025-07-23 | 2025-08-06 | 2025-08-12 | 14 | 20.7 | 30.7 | 148.3
23472 - TERRA PPTO C (MANZANA 4) | PL-1182 | Outinord IND 1" | Concreto | Placa entrepiso torre 1 eje 1 al 7 entre F - J apto 1202, 1203 y escalera eje 1 al 2 entre D - G costado occidental piso 9 al piso 10 | 2025-07-23 | 2025-08-06 | 2025-08-12 | 14 | 20.7 | 30.9 | 149.3
23472 - TERRA PPTO C (MANZANA 4) | PL-1182 | Outinord IND 1" | Concreto | Placa entrepiso torre 1 eje 1 al 7 entre F - J apto 1202, 1203 y escalera eje 1 al 2 entre D - G costado occidental piso 9 al piso 10 | 2025-07-23 | 2025-07-30 | 2025-07-31 | 7 | 20.7 | 28.1 | 135.7
23472 - TERRA PPTO C (MANZANA 4) | PL-1182 | Outinord IND 1" | Concreto | Placa entrepiso torre 1 eje 1 al 7 entre F - J apto 1202, 1203 y escalera eje 1 al 2 entre D - G costado occidental piso 9 al piso 10 | 2025-07-23 | 2025-07-30 | 2025-07-31 | 7 | 20.7 | 27.7 | 133.8
23472 - TERRA PPTO C (MANZANA 4) | PL-1182 | Outinord IND 1" | Concreto | Placa entrepiso torre 1 eje 1 al 7 entre F - J apto 1202, 1203 y escalera eje 1 al 2 entre D - G costado occidental piso 9 al piso 10 | 2025-07-23 | 2025-07-26 | 2025-07-29 | 3 | 20.7 | 24.6 | 118.8
23472 - TERRA PPTO C (MANZANA 4) | PL-1182 | Outinord IND 1" | Concreto | Placa entrepiso torre 1 eje 1 al 7 entre F - J apto 1202, 1203 y escalera eje 1 al 2 entre D - G costado occidental piso 9 al piso 10 | 2025-07-23 | 2025-07-26 | 2025-07-29 | 3 | 20.7 | 24.7 | 119.3
23472 - TERRA PPTO C (MANZANA 4) | PL-1184 | Outinord IND 1" | Concreto | Salón comunal 2 vigas de placa cubierta eje 4 al 7 entre A - C | 2025-07-24 | 2025-08-21 | 2025-08-26 | 28 | 27.6 | 36.5 | 132.2
23472 - TERRA PPTO C (MANZANA 4) | PL-1184 | Outinord IND 1" | Concreto | Salón comunal 2 vigas de placa cubierta eje 4 al 7 entre A - C | 2025-07-24 | 2025-08-21 | 2025-08-26 | 28 | 27.6 | 37.2 | 134.8
23472 - TERRA PPTO C (MANZANA 4) | PL-1184 | Outinord IND 1" | Concreto | Salón comunal 2 vigas de placa cubierta eje 4 al 7 entre A - C | 2025-07-24 | 2025-08-21 | 2025-08-26 | 28 | 27.6 | 37.5 | 135.9
23472 - TERRA PPTO C (MANZANA 4) | PL-1184 | Outinord IND 1" | Concreto | Salón comunal 2 vigas de placa cubierta eje 4 al 7 entre A - C | 2025-07-24 | 2025-08-07 | 2025-08-12 | 14 | 27.6 | 32.3 | 117
23472 - TERRA PPTO C (MANZANA 4) | PL-1184 | Outinord IND 1" | Concreto | Salón comunal 2 vigas de placa cubierta eje 4 al 7 entre A - C | 2025-07-24 | 2025-08-07 | 2025-08-12 | 14 | 27.6 | 33.3 | 120.7
23472 - TERRA PPTO C (MANZANA 4) | PL-1184 | Outinord IND 1" | Concreto | Salón comunal 2 vigas de placa cubierta eje 4 al 7 entre A - C | 2025-07-24 | 2025-07-31 | 2025-08-04 | 7 | 27.6 | 26.8 | 97.1
23472 - TERRA PPTO C (MANZANA 4) | PL-1184 | Outinord IND 1" | Concreto | Salón comunal 2 vigas de placa cubierta eje 4 al 7 entre A - C | 2025-07-24 | 2025-07-31 | 2025-08-04 | 7 | 27.6 | 26.5 | 96
23472 - TERRA PPTO C (MANZANA 4) | PL-1184 | Outinord IND 1" | Concreto | Salón comunal 2 vigas de placa cubierta eje 4 al 7 entre A - C | 2025-07-24 | 2025-07-27 | 2025-07-29 | 3 | 27.6 | 23.9 | 86.6
23472 - TERRA PPTO C (MANZANA 4) | PL-1184 | Outinord IND 1" | Concreto | Salón comunal 2 vigas de placa cubierta eje 4 al 7 entre A - C | 2025-07-24 | 2025-07-27 | 2025-07-29 | 3 | 27.6 | 23.5 | 85.1
23472 - TERRA PPTO C (MANZANA 4) | PL-1185 | Outinord IND 1" | Concreto | Salón comunal 2 vigas de placa cubierta eje 4 al 7 entre A - C | 2025-07-24 | 2025-08-21 | 2025-08-26 | 28 | 27.6 | 40.8 | 147.8
23472 - TERRA PPTO C (MANZANA 4) | PL-1185 | Outinord IND 1" | Concreto | Salón comunal 2 vigas de placa cubierta eje 4 al 7 entre A - C | 2025-07-24 | 2025-08-21 | 2025-08-26 | 28 | 27.6 | 39.8 | 144.2
23472 - TERRA PPTO C (MANZANA 4) | PL-1185 | Outinord IND 1" | Concreto | Salón comunal 2 vigas de placa cubierta eje 4 al 7 entre A - C | 2025-07-24 | 2025-08-21 | 2025-08-26 | 28 | 27.6 | 39.4 | 142.8
23472 - TERRA PPTO C (MANZANA 4) | PL-1185 | Outinord IND 1" | Concreto | Salón comunal 2 vigas de placa cubierta eje 4 al 7 entre A - C | 2025-07-24 | 2025-08-07 | 2025-08-12 | 14 | 27.6 | 35 | 126.8
23472 - TERRA PPTO C (MANZANA 4) | PL-1185 | Outinord IND 1" | Concreto | Salón comunal 2 vigas de placa cubierta eje 4 al 7 entre A - C | 2025-07-24 | 2025-08-07 | 2025-08-12 | 14 | 27.6 | 33.8 | 122.5
23472 - TERRA PPTO C (MANZANA 4) | PL-1185 | Outinord IND 1" | Concreto | Salón comunal 2 vigas de placa cubierta eje 4 al 7 entre A - C | 2025-07-24 | 2025-07-31 | 2025-08-04 | 7 | 27.6 | 28.5 | 103.3
23472 - TERRA PPTO C (MANZANA 4) | PL-1185 | Outinord IND 1" | Concreto | Salón comunal 2 vigas de placa cubierta eje 4 al 7 entre A - C | 2025-07-24 | 2025-07-31 | 2025-08-04 | 7 | 27.6 | 27.4 | 99.3
23472 - TERRA PPTO C (MANZANA 4) | PL-1185 | Outinord IND 1" | Concreto | Salón comunal 2 vigas de placa cubierta eje 4 al 7 entre A - C | 2025-07-24 | 2025-07-27 | 2025-07-29 | 3 | 27.6 | 24.5 | 88.8
23472 - TERRA PPTO C (MANZANA 4) | PL-1185 | Outinord IND 1" | Concreto | Salón comunal 2 vigas de placa cubierta eje 4 al 7 entre A - C | 2025-07-24 | 2025-07-27 | 2025-07-29 | 3 | 27.6 | 23.4 | 84.8
23472 - TERRA PPTO C (MANZANA 4) | PL-1186 | Outinord IND 1" Fibra | Concreto | Salón comunal placa cubierta eje 4 al 7 entre A - C comunal 2 | 2025-07-24 | 2025-08-21 | 2025-08-26 | 28 | 27.6 | 33.6 | 121.7
23472 - TERRA PPTO C (MANZANA 4) | PL-1186 | Outinord IND 1" Fibra | Concreto | Salón comunal placa cubierta eje 4 al 7 entre A - C comunal 2 | 2025-07-24 | 2025-08-21 | 2025-08-26 | 28 | 27.6 | 33.7 | 122.1
23472 - TERRA PPTO C (MANZANA 4) | PL-1186 | Outinord IND 1" Fibra | Concreto | Salón comunal placa cubierta eje 4 al 7 entre A - C comunal 2 | 2025-07-24 | 2025-08-21 | 2025-08-26 | 28 | 27.6 | 33.1 | 119.9
23472 - TERRA PPTO C (MANZANA 4) | PL-1186 | Outinord IND 1" Fibra | Concreto | Salón comunal placa cubierta eje 4 al 7 entre A - C comunal 2 | 2025-07-24 | 2025-08-07 | 2025-08-12 | 14 | 27.6 | 29.9 | 108.3
23472 - TERRA PPTO C (MANZANA 4) | PL-1186 | Outinord IND 1" Fibra | Concreto | Salón comunal placa cubierta eje 4 al 7 entre A - C comunal 2 | 2025-07-24 | 2025-08-07 | 2025-08-12 | 14 | 27.6 | 29.4 | 106.5
23472 - TERRA PPTO C (MANZANA 4) | PL-1186 | Outinord IND 1" Fibra | Concreto | Salón comunal placa cubierta eje 4 al 7 entre A - C comunal 2 | 2025-07-24 | 2025-07-31 | 2025-08-04 | 7 | 27.6 | 26.1 | 94.6
23472 - TERRA PPTO C (MANZANA 4) | PL-1186 | Outinord IND 1" Fibra | Concreto | Salón comunal placa cubierta eje 4 al 7 entre A - C comunal 2 | 2025-07-24 | 2025-07-31 | 2025-08-04 | 7 | 27.6 | 25.9 | 93.8
23472 - TERRA PPTO C (MANZANA 4) | PL-1186 | Outinord IND 1" Fibra | Concreto | Salón comunal placa cubierta eje 4 al 7 entre A - C comunal 2 | 2025-07-24 | 2025-07-27 | 2025-07-29 | 3 | 27.6 | 23 | 83.3
23472 - TERRA PPTO C (MANZANA 4) | PL-1186 | Outinord IND 1" Fibra | Concreto | Salón comunal placa cubierta eje 4 al 7 entre A - C comunal 2 | 2025-07-24 | 2025-07-27 | 2025-07-29 | 3 | 27.6 | 22.6 | 81.9
23472 - TERRA PPTO C (MANZANA 4) | PL-1187 | Outinord IND 1" | Concreto | Placa entrepiso torre 1 eje 13 al 19 entre A - E apto 1308, 1309 | 2025-07-24 | 2025-08-21 | 2025-08-26 | 28 | 20.7 | 30.6 | 147.8
23472 - TERRA PPTO C (MANZANA 4) | PL-1187 | Outinord IND 1" | Concreto | Placa entrepiso torre 1 eje 13 al 19 entre A - E apto 1308, 1309 | 2025-07-24 | 2025-08-21 | 2025-08-26 | 28 | 20.7 | 30 | 144.9
23472 - TERRA PPTO C (MANZANA 4) | PL-1187 | Outinord IND 1" | Concreto | Placa entrepiso torre 1 eje 13 al 19 entre A - E apto 1308, 1309 | 2025-07-24 | 2025-08-21 | 2025-08-26 | 28 | 20.7 | 29.5 | 142.5
23472 - TERRA PPTO C (MANZANA 4) | PL-1187 | Outinord IND 1" | Concreto | Placa entrepiso torre 1 eje 13 al 19 entre A - E apto 1308, 1309 | 2025-07-24 | 2025-08-07 | 2025-08-12 | 14 | 20.7 | 24.3 | 117.4
23472 - TERRA PPTO C (MANZANA 4) | PL-1187 | Outinord IND 1" | Concreto | Placa entrepiso torre 1 eje 13 al 19 entre A - E apto 1308, 1309 | 2025-07-24 | 2025-08-07 | 2025-08-12 | 14 | 20.7 | 23.3 | 112.6
23472 - TERRA PPTO C (MANZANA 4) | PL-1187 | Outinord IND 1" | Concreto | Placa entrepiso torre 1 eje 13 al 19 entre A - E apto 1308, 1309 | 2025-07-24 | 2025-07-31 | 2025-08-04 | 7 | 20.7 | 17.3 | 83.6
23472 - TERRA PPTO C (MANZANA 4) | PL-1187 | Outinord IND 1" | Concreto | Placa entrepiso torre 1 eje 13 al 19 entre A - E apto 1308, 1309 | 2025-07-24 | 2025-07-31 | 2025-08-04 | 7 | 20.7 | 16.7 | 80.7
23472 - TERRA PPTO C (MANZANA 4) | PL-1187 | Outinord IND 1" | Concreto | Placa entrepiso torre 1 eje 13 al 19 entre A - E apto 1308, 1309 | 2025-07-24 | 2025-07-27 | 2025-07-29 | 3 | 20.7 | 13.6 | 65.7
23472 - TERRA PPTO C (MANZANA 4) | PL-1187 | Outinord IND 1" | Concreto | Placa entrepiso torre 1 eje 13 al 19 entre A - E apto 1308, 1309 | 2025-07-24 | 2025-07-27 | 2025-07-29 | 3 | 20.7 | 12.7 | 61.4
23472 - TERRA PPTO C (MANZANA 4) | PL-1195 | Outinord IND 1" | Concreto | Vigas y placa aligerada salón comunal de cubierta eje 3 al 4 entre A - C y escalera tipo 5 eje B - C entre 7 al 7´ piso 3 al piso 4 | 2025-07-30 | 2025-08-27 | 2025-08-28 | 28 | 27.6 | 47.5 | 172.1
23472 - TERRA PPTO C (MANZANA 4) | PL-1195 | Outinord IND 1" | Concreto | Vigas y placa aligerada salón comunal de cubierta eje 3 al 4 entre A - C y escalera tipo 5 eje B - C entre 7 al 7´ piso 3 al piso 4 | 2025-07-30 | 2025-08-27 | 2025-08-28 | 28 | 27.6 | 47.1 | 170.7
23472 - TERRA PPTO C (MANZANA 4) | PL-1195 | Outinord IND 1" | Concreto | Vigas y placa aligerada salón comunal de cubierta eje 3 al 4 entre A - C y escalera tipo 5 eje B - C entre 7 al 7´ piso 3 al piso 4 | 2025-07-30 | 2025-08-27 | 2025-08-28 | 28 | 27.6 | 47.2 | 171
23472 - TERRA PPTO C (MANZANA 4) | PL-1195 | Outinord IND 1" | Concreto | Vigas y placa aligerada salón comunal de cubierta eje 3 al 4 entre A - C y escalera tipo 5 eje B - C entre 7 al 7´ piso 3 al piso 4 | 2025-07-30 | 2025-08-13 | 2025-08-14 | 14 | 27.6 | 39.3 | 142.4
23472 - TERRA PPTO C (MANZANA 4) | PL-1195 | Outinord IND 1" | Concreto | Vigas y placa aligerada salón comunal de cubierta eje 3 al 4 entre A - C y escalera tipo 5 eje B - C entre 7 al 7´ piso 3 al piso 4 | 2025-07-30 | 2025-08-13 | 2025-08-14 | 14 | 27.6 | 40.5 | 146.7
23472 - TERRA PPTO C (MANZANA 4) | PL-1195 | Outinord IND 1" | Concreto | Vigas y placa aligerada salón comunal de cubierta eje 3 al 4 entre A - C y escalera tipo 5 eje B - C entre 7 al 7´ piso 3 al piso 4 | 2025-07-30 | 2025-08-06 | 2025-08-12 | 7 | 27.6 | 34.7 | 125.7
23472 - TERRA PPTO C (MANZANA 4) | PL-1195 | Outinord IND 1" | Concreto | Vigas y placa aligerada salón comunal de cubierta eje 3 al 4 entre A - C y escalera tipo 5 eje B - C entre 7 al 7´ piso 3 al piso 4 | 2025-07-30 | 2025-08-06 | 2025-08-12 | 7 | 27.6 | 35 | 126.8
23472 - TERRA PPTO C (MANZANA 4) | PL-1195 | Outinord IND 1" | Concreto | Vigas y placa aligerada salón comunal de cubierta eje 3 al 4 entre A - C y escalera tipo 5 eje B - C entre 7 al 7´ piso 3 al piso 4 | 2025-07-30 | 2025-08-02 | 2025-08-06 | 3 | 27.6 | 31.1 | 112.7
23472 - TERRA PPTO C (MANZANA 4) | PL-1195 | Outinord IND 1" | Concreto | Vigas y placa aligerada salón comunal de cubierta eje 3 al 4 entre A - C y escalera tipo 5 eje B - C entre 7 al 7´ piso 3 al piso 4 | 2025-07-30 | 2025-08-02 | 2025-08-06 | 3 | 27.6 | 31.3 | 113.4
23472 - TERRA PPTO C (MANZANA 4) | PL-1196 | Outinord IND 1" | Concreto | Placa entrepiso torre 1 eje 1 al 7 entre F - J apto 1302, 1303 | 2025-07-30 | 2025-08-27 | 2025-08-28 | 28 | 20.7 | 29.4 | 142
23472 - TERRA PPTO C (MANZANA 4) | PL-1196 | Outinord IND 1" | Concreto | Placa entrepiso torre 1 eje 1 al 7 entre F - J apto 1302, 1303 | 2025-07-30 | 2025-08-27 | 2025-08-28 | 28 | 20.7 | 30.5 | 147.3
23472 - TERRA PPTO C (MANZANA 4) | PL-1196 | Outinord IND 1" | Concreto | Placa entrepiso torre 1 eje 1 al 7 entre F - J apto 1302, 1303 | 2025-07-30 | 2025-08-27 | 2025-08-28 | 28 | 20.7 | 28.9 | 139.6
23472 - TERRA PPTO C (MANZANA 4) | PL-1196 | Outinord IND 1" | Concreto | Placa entrepiso torre 1 eje 1 al 7 entre F - J apto 1302, 1303 | 2025-07-30 | 2025-08-13 | 2025-08-14 | 14 | 20.7 | 25.3 | 122.2
23472 - TERRA PPTO C (MANZANA 4) | PL-1196 | Outinord IND 1" | Concreto | Placa entrepiso torre 1 eje 1 al 7 entre F - J apto 1302, 1303 | 2025-07-30 | 2025-08-13 | 2025-08-14 | 14 | 20.7 | 24.3 | 117.4
23472 - TERRA PPTO C (MANZANA 4) | PL-1196 | Outinord IND 1" | Concreto | Placa entrepiso torre 1 eje 1 al 7 entre F - J apto 1302, 1303 | 2025-07-30 | 2025-08-06 | 2025-08-12 | 7 | 20.7 | 19.2 | 92.8
23472 - TERRA PPTO C (MANZANA 4) | PL-1196 | Outinord IND 1" | Concreto | Placa entrepiso torre 1 eje 1 al 7 entre F - J apto 1302, 1303 | 2025-07-30 | 2025-08-06 | 2025-08-12 | 7 | 20.7 | 19.4 | 93.7
23472 - TERRA PPTO C (MANZANA 4) | PL-1196 | Outinord IND 1" | Concreto | Placa entrepiso torre 1 eje 1 al 7 entre F - J apto 1302, 1303 | 2025-07-30 | 2025-08-02 | 2025-08-06 | 3 | 20.7 | 16.7 | 80.7
23472 - TERRA PPTO C (MANZANA 4) | PL-1196 | Outinord IND 1" | Concreto | Placa entrepiso torre 1 eje 1 al 7 entre F - J apto 1302, 1303 | 2025-07-30 | 2025-08-02 | 2025-08-06 | 3 | 20.7 | 15.8 | 76.3
23472 - TERRA PPTO C (MANZANA 4) | PL-1197 | Outinord IND 1 Fibra 1" | Concreto | Placa aligerada de cubierta salón comunal eje 3 al 4 entre A - C | 2025-07-30 | 2025-08-27 | 2025-08-28 | 28 | 27.6 | 48.2 | 174.6
23472 - TERRA PPTO C (MANZANA 4) | PL-1197 | Outinord IND 1 Fibra 1" | Concreto | Placa aligerada de cubierta salón comunal eje 3 al 4 entre A - C | 2025-07-30 | 2025-08-27 | 2025-08-28 | 28 | 27.6 | 46.9 | 169.9
23472 - TERRA PPTO C (MANZANA 4) | PL-1197 | Outinord IND 1 Fibra 1" | Concreto | Placa aligerada de cubierta salón comunal eje 3 al 4 entre A - C | 2025-07-30 | 2025-08-27 | 2025-08-28 | 28 | 27.6 | 47.2 | 171
23472 - TERRA PPTO C (MANZANA 4) | PL-1197 | Outinord IND 1 Fibra 1" | Concreto | Placa aligerada de cubierta salón comunal eje 3 al 4 entre A - C | 2025-07-30 | 2025-08-13 | 2025-08-14 | 14 | 27.6 | 40.6 | 147.1
23472 - TERRA PPTO C (MANZANA 4) | PL-1197 | Outinord IND 1 Fibra 1" | Concreto | Placa aligerada de cubierta salón comunal eje 3 al 4 entre A - C | 2025-07-30 | 2025-08-13 | 2025-08-14 | 14 | 27.6 | 41 | 148.6
23472 - TERRA PPTO C (MANZANA 4) | PL-1197 | Outinord IND 1 Fibra 1" | Concreto | Placa aligerada de cubierta salón comunal eje 3 al 4 entre A - C | 2025-07-30 | 2025-08-06 | 2025-08-12 | 7 | 27.6 | 35 | 126.8
23472 - TERRA PPTO C (MANZANA 4) | PL-1197 | Outinord IND 1 Fibra 1" | Concreto | Placa aligerada de cubierta salón comunal eje 3 al 4 entre A - C | 2025-07-30 | 2025-08-06 | 2025-08-12 | 7 | 27.6 | 35.3 | 127.9
23472 - TERRA PPTO C (MANZANA 4) | PL-1197 | Outinord IND 1 Fibra 1" | Concreto | Placa aligerada de cubierta salón comunal eje 3 al 4 entre A - C | 2025-07-30 | 2025-08-02 | 2025-08-06 | 3 | 27.6 | 30.9 | 112
23472 - TERRA PPTO C (MANZANA 4) | PL-1197 | Outinord IND 1 Fibra 1" | Concreto | Placa aligerada de cubierta salón comunal eje 3 al 4 entre A - C | 2025-07-30 | 2025-08-02 | 2025-08-06 | 3 | 27.6 | 30.7 | 111.2
23472 - TERRA PPTO C (MANZANA 4) | PL-1198 | Outinord IND 1" | Concreto | Placa aligerada y vigas de cubierta salón comunal eje 3 al 4 entre A - C | 2025-07-30 | 2025-08-27 | 2025-08-28 | 28 | 27.6 | 36.1 | 130.8
23472 - TERRA PPTO C (MANZANA 4) | PL-1198 | Outinord IND 1" | Concreto | Placa aligerada y vigas de cubierta salón comunal eje 3 al 4 entre A - C | 2025-07-30 | 2025-08-27 | 2025-08-28 | 28 | 27.6 | 37.5 | 135.9
23472 - TERRA PPTO C (MANZANA 4) | PL-1198 | Outinord IND 1" | Concreto | Placa aligerada y vigas de cubierta salón comunal eje 3 al 4 entre A - C | 2025-07-30 | 2025-08-27 | 2025-08-28 | 28 | 27.6 | 36.2 | 131.2
23472 - TERRA PPTO C (MANZANA 4) | PL-1198 | Outinord IND 1" | Concreto | Placa aligerada y vigas de cubierta salón comunal eje 3 al 4 entre A - C | 2025-07-30 | 2025-08-13 | 2025-08-14 | 14 | 27.6 | 32.4 | 117.4
23472 - TERRA PPTO C (MANZANA 4) | PL-1198 | Outinord IND 1" | Concreto | Placa aligerada y vigas de cubierta salón comunal eje 3 al 4 entre A - C | 2025-07-30 | 2025-08-13 | 2025-08-14 | 14 | 27.6 | 31.2 | 113
23472 - TERRA PPTO C (MANZANA 4) | PL-1198 | Outinord IND 1" | Concreto | Placa aligerada y vigas de cubierta salón comunal eje 3 al 4 entre A - C | 2025-07-30 | 2025-08-06 | 2025-08-12 | 7 | 27.6 | 26.2 | 94.9
23472 - TERRA PPTO C (MANZANA 4) | PL-1198 | Outinord IND 1" | Concreto | Placa aligerada y vigas de cubierta salón comunal eje 3 al 4 entre A - C | 2025-07-30 | 2025-08-06 | 2025-08-12 | 7 | 27.6 | 25.1 | 90.9
23472 - TERRA PPTO C (MANZANA 4) | PL-1198 | Outinord IND 1" | Concreto | Placa aligerada y vigas de cubierta salón comunal eje 3 al 4 entre A - C | 2025-07-30 | 2025-08-02 | 2025-08-06 | 3 | 27.6 | 21.6 | 78.3
23472 - TERRA PPTO C (MANZANA 4) | PL-1198 | Outinord IND 1" | Concreto | Placa aligerada y vigas de cubierta salón comunal eje 3 al 4 entre A - C | 2025-07-30 | 2025-08-02 | 2025-08-06 | 3 | 27.6 | 20.5 | 74.3
23472 - TERRA PPTO C (MANZANA 4) | PL-1199 | C. Plástico 1" | Concreto | Salón comunal 1 placa contrapiso eje 1 al 4 entre BP - B | 2025-07-31 | 2025-08-28 | 2025-09-03 | 28 | 27.6 | 37.7 | 136.6
23472 - TERRA PPTO C (MANZANA 4) | PL-1199 | C. Plástico 1" | Concreto | Salón comunal 1 placa contrapiso eje 1 al 4 entre BP - B | 2025-07-31 | 2025-08-28 | 2025-09-03 | 28 | 27.6 | 37.2 | 134.8
23472 - TERRA PPTO C (MANZANA 4) | PL-1199 | C. Plástico 1" | Concreto | Salón comunal 1 placa contrapiso eje 1 al 4 entre BP - B | 2025-07-31 | 2025-08-28 | 2025-09-03 | 28 | 27.6 | 37.5 | 135.9
23472 - TERRA PPTO C (MANZANA 4) | PL-1199 | C. Plástico 1" | Concreto | Salón comunal 1 placa contrapiso eje 1 al 4 entre BP - B | 2025-07-31 | 2025-08-14 | 2025-08-19 | 14 | 27.6 | 31.9 | 115.6
23472 - TERRA PPTO C (MANZANA 4) | PL-1199 | C. Plástico 1" | Concreto | Salón comunal 1 placa contrapiso eje 1 al 4 entre BP - B | 2025-07-31 | 2025-08-14 | 2025-08-19 | 14 | 27.6 | 32.9 | 119.2
23472 - TERRA PPTO C (MANZANA 4) | PL-1199 | C. Plástico 1" | Concreto | Salón comunal 1 placa contrapiso eje 1 al 4 entre BP - B | 2025-07-31 | 2025-08-07 | 2025-08-12 | 7 | 27.6 | 26.4 | 95.7
23472 - TERRA PPTO C (MANZANA 4) | PL-1199 | C. Plástico 1" | Concreto | Salón comunal 1 placa contrapiso eje 1 al 4 entre BP - B | 2025-07-31 | 2025-08-07 | 2025-08-12 | 7 | 27.6 | 26.6 | 96.4
23472 - TERRA PPTO C (MANZANA 4) | PL-1204 | Outinord IND 1" | Concreto | Placa entrepiso torre 1 eje 13 al 19 entre A-E Apt 1408, 1409 y escalera eje 17 al 19 entre D-G costado oriental piso 10 al piso 11 | 2025-08-04 | 2025-09-01 | 2025-09-03 | 28 | 20.6 | 29.2 | 141.7
23472 - TERRA PPTO C (MANZANA 4) | PL-1204 | Outinord IND 1" | Concreto | Placa entrepiso torre 1 eje 13 al 19 entre A-E Apt 1408, 1409 y escalera eje 17 al 19 entre D-G costado oriental piso 10 al piso 11 | 2025-08-04 | 2025-09-01 | 2025-09-03 | 28 | 20.6 | 29 | 140.8
23472 - TERRA PPTO C (MANZANA 4) | PL-1204 | Outinord IND 1" | Concreto | Placa entrepiso torre 1 eje 13 al 19 entre A-E Apt 1408, 1409 y escalera eje 17 al 19 entre D-G costado oriental piso 10 al piso 11 | 2025-08-04 | 2025-09-01 | 2025-09-03 | 28 | 20.6 | 28.6 | 138.8
23472 - TERRA PPTO C (MANZANA 4) | PL-1204 | Outinord IND 1" | Concreto | Placa entrepiso torre 1 eje 13 al 19 entre A-E Apt 1408, 1409 y escalera eje 17 al 19 entre D-G costado oriental piso 10 al piso 11 | 2025-08-04 | 2025-08-18 | 2025-08-19 | 14 | 20.6 | 22.6 | 109.7
23472 - TERRA PPTO C (MANZANA 4) | PL-1204 | Outinord IND 1" | Concreto | Placa entrepiso torre 1 eje 13 al 19 entre A-E Apt 1408, 1409 y escalera eje 17 al 19 entre D-G costado oriental piso 10 al piso 11 | 2025-08-04 | 2025-08-18 | 2025-08-19 | 14 | 20.6 | 22.4 | 108.7
23472 - TERRA PPTO C (MANZANA 4) | PL-1204 | Outinord IND 1" | Concreto | Placa entrepiso torre 1 eje 13 al 19 entre A-E Apt 1408, 1409 y escalera eje 17 al 19 entre D-G costado oriental piso 10 al piso 11 | 2025-08-04 | 2025-08-11 | 2025-08-12 | 7 | 20.6 | 17.9 | 86.9
23472 - TERRA PPTO C (MANZANA 4) | PL-1204 | Outinord IND 1" | Concreto | Placa entrepiso torre 1 eje 13 al 19 entre A-E Apt 1408, 1409 y escalera eje 17 al 19 entre D-G costado oriental piso 10 al piso 11 | 2025-08-04 | 2025-08-11 | 2025-08-12 | 7 | 20.6 | 17.4 | 84.5
23472 - TERRA PPTO C (MANZANA 4) | PL-1204 | Outinord IND 1" | Concreto | Placa entrepiso torre 1 eje 13 al 19 entre A-E Apt 1408, 1409 y escalera eje 17 al 19 entre D-G costado oriental piso 10 al piso 11 | 2025-08-04 | 2025-08-09 | 2025-08-12 | 5 | 20.6 | 14.5 | 70.4
23472 - TERRA PPTO C (MANZANA 4) | PL-1204 | Outinord IND 1" | Concreto | Placa entrepiso torre 1 eje 13 al 19 entre A-E Apt 1408, 1409 y escalera eje 17 al 19 entre D-G costado oriental piso 10 al piso 11 | 2025-08-04 | 2025-08-09 | 2025-08-12 | 5 | 20.6 | 14 | 68
23472 - TERRA PPTO C (MANZANA 4) | PL-1206 | Outinord IND 1" | Concreto | Placa entre piso torre 1 eje 13 al 19 entre F-J Apto 1410-1411 | 2025-08-05 | 2025-09-02 | 2025-09-03 | 28 | 20.6 | 28.3 | 137.4
23472 - TERRA PPTO C (MANZANA 4) | PL-1206 | Outinord IND 1" | Concreto | Placa entre piso torre 1 eje 13 al 19 entre F-J Apto 1410-1411 | 2025-08-05 | 2025-09-02 | 2025-09-03 | 28 | 20.6 | 27.6 | 134
23472 - TERRA PPTO C (MANZANA 4) | PL-1206 | Outinord IND 1" | Concreto | Placa entre piso torre 1 eje 13 al 19 entre F-J Apto 1410-1411 | 2025-08-05 | 2025-09-02 | 2025-09-03 | 28 | 20.6 | 27 | 131.1
23472 - TERRA PPTO C (MANZANA 4) | PL-1206 | Outinord IND 1" | Concreto | Placa entre piso torre 1 eje 13 al 19 entre F-J Apto 1410-1411 | 2025-08-05 | 2025-08-19 | 2025-08-21 | 14 | 20.6 | 24.5 | 118.9
23472 - TERRA PPTO C (MANZANA 4) | PL-1206 | Outinord IND 1" | Concreto | Placa entre piso torre 1 eje 13 al 19 entre F-J Apto 1410-1411 | 2025-08-05 | 2025-08-19 | 2025-08-21 | 14 | 20.6 | 24.1 | 117
23472 - TERRA PPTO C (MANZANA 4) | PL-1206 | Outinord IND 1" | Concreto | Placa entre piso torre 1 eje 13 al 19 entre F-J Apto 1410-1411 | 2025-08-05 | 2025-08-12 | 2025-08-14 | 7 | 20.6 | 18.5 | 89.8
23472 - TERRA PPTO C (MANZANA 4) | PL-1206 | Outinord IND 1" | Concreto | Placa entre piso torre 1 eje 13 al 19 entre F-J Apto 1410-1411 | 2025-08-05 | 2025-08-12 | 2025-08-14 | 7 | 20.6 | 17.9 | 86.9
23472 - TERRA PPTO C (MANZANA 4) | PL-1206 | Outinord IND 1" | Concreto | Placa entre piso torre 1 eje 13 al 19 entre F-J Apto 1410-1411 | 2025-08-05 | 2025-08-09 | 2025-08-12 | 4 | 20.6 | 15 | 72.8
23472 - TERRA PPTO C (MANZANA 4) | PL-1206 | Outinord IND 1" | Concreto | Placa entre piso torre 1 eje 13 al 19 entre F-J Apto 1410-1411 | 2025-08-05 | 2025-08-09 | 2025-08-12 | 4 | 20.6 | 14.6 | 70.9
23472 - TERRA PPTO C (MANZANA 4) | PL-1211 | Outinord IND 1" | Concreto | Placa entrepiso torre 1 eje 7 al 13 entre F-J apt 1401, 1412 | 2025-08-11 | 2025-09-08 | 2025-09-13 | 28 | 20.7 | 30.5 | 147.3
23472 - TERRA PPTO C (MANZANA 4) | PL-1211 | Outinord IND 1" | Concreto | Placa entrepiso torre 1 eje 7 al 13 entre F-J apt 1401, 1412 | 2025-08-11 | 2025-09-08 | 2025-09-13 | 28 | 20.7 | 31 | 149.8
23472 - TERRA PPTO C (MANZANA 4) | PL-1211 | Outinord IND 1" | Concreto | Placa entrepiso torre 1 eje 7 al 13 entre F-J apt 1401, 1412 | 2025-08-11 | 2025-09-08 | 2025-09-13 | 28 | 20.7 | 31.2 | 150.7
23472 - TERRA PPTO C (MANZANA 4) | PL-1211 | Outinord IND 1" | Concreto | Placa entrepiso torre 1 eje 7 al 13 entre F-J apt 1401, 1412 | 2025-08-11 | 2025-08-25 | 2025-08-26 | 14 | 20.7 | 25 | 120.8
23472 - TERRA PPTO C (MANZANA 4) | PL-1211 | Outinord IND 1" | Concreto | Placa entrepiso torre 1 eje 7 al 13 entre F-J apt 1401, 1412 | 2025-08-11 | 2025-08-25 | 2025-08-26 | 14 | 20.7 | 24.3 | 117.4
23472 - TERRA PPTO C (MANZANA 4) | PL-1211 | Outinord IND 1" | Concreto | Placa entrepiso torre 1 eje 7 al 13 entre F-J apt 1401, 1412 | 2025-08-11 | 2025-08-18 | 2025-08-19 | 7 | 20.7 | 17.7 | 85.5
23472 - TERRA PPTO C (MANZANA 4) | PL-1211 | Outinord IND 1" | Concreto | Placa entrepiso torre 1 eje 7 al 13 entre F-J apt 1401, 1412 | 2025-08-11 | 2025-08-18 | 2025-08-19 | 7 | 20.7 | 17.2 | 83.1
23472 - TERRA PPTO C (MANZANA 4) | PL-1211 | Outinord IND 1" | Concreto | Placa entrepiso torre 1 eje 7 al 13 entre F-J apt 1401, 1412 | 2025-08-11 | 2025-08-14 | 2025-08-19 | 3 | 20.7 | 15 | 72.5
23472 - TERRA PPTO C (MANZANA 4) | PL-1211 | Outinord IND 1" | Concreto | Placa entrepiso torre 1 eje 7 al 13 entre F-J apt 1401, 1412 | 2025-08-11 | 2025-08-14 | 2025-08-19 | 3 | 20.7 | 14.4 | 69.6
23472 - TERRA PPTO C (MANZANA 4) | PL-1214 | Outinord IND 1" | Concreto | Placa torre 1 entrepiso eje 1 al 7 entre A - E apto 1404, 1405 | 2025-08-12 | 2025-09-09 | 2025-09-15 | 28 | 20.7 | 22.6 | 109.2
23472 - TERRA PPTO C (MANZANA 4) | PL-1214 | Outinord IND 1" | Concreto | Placa torre 1 entrepiso eje 1 al 7 entre A - E apto 1404, 1405 | 2025-08-12 | 2025-09-09 | 2025-09-15 | 28 | 20.7 | 21.9 | 105.8
23472 - TERRA PPTO C (MANZANA 4) | PL-1214 | Outinord IND 1" | Concreto | Placa torre 1 entrepiso eje 1 al 7 entre A - E apto 1404, 1405 | 2025-08-12 | 2025-09-09 | 2025-09-15 | 28 | 20.7 | 21.5 | 103.9
23472 - TERRA PPTO C (MANZANA 4) | PL-1214 | Outinord IND 1" | Concreto | Placa torre 1 entrepiso eje 1 al 7 entre A - E apto 1404, 1405 | 2025-08-12 | 2025-08-26 | 2025-08-28 | 14 | 20.7 | 17.8 | 86
23472 - TERRA PPTO C (MANZANA 4) | PL-1214 | Outinord IND 1" | Concreto | Placa torre 1 entrepiso eje 1 al 7 entre A - E apto 1404, 1405 | 2025-08-12 | 2025-08-26 | 2025-08-28 | 14 | 20.7 | 18.5 | 89.4
23472 - TERRA PPTO C (MANZANA 4) | PL-1214 | Outinord IND 1" | Concreto | Placa torre 1 entrepiso eje 1 al 7 entre A - E apto 1404, 1405 | 2025-08-12 | 2025-08-19 | 2025-08-21 | 7 | 20.7 | 16.2 | 78.3
23472 - TERRA PPTO C (MANZANA 4) | PL-1214 | Outinord IND 1" | Concreto | Placa torre 1 entrepiso eje 1 al 7 entre A - E apto 1404, 1405 | 2025-08-12 | 2025-08-19 | 2025-08-21 | 7 | 20.7 | 15.9 | 76.8
23472 - TERRA PPTO C (MANZANA 4) | PL-1214 | Outinord IND 1" | Concreto | Placa torre 1 entrepiso eje 1 al 7 entre A - E apto 1404, 1405 | 2025-08-12 | 2025-08-15 | 2025-08-19 | 3 | 20.7 | 10.8 | 52.2
23472 - TERRA PPTO C (MANZANA 4) | PL-1214 | Outinord IND 1" | Concreto | Placa torre 1 entrepiso eje 1 al 7 entre A - E apto 1404, 1405 | 2025-08-12 | 2025-08-15 | 2025-08-19 | 3 | 20.7 | 10.6 | 51.2
23472 - TERRA PPTO C (MANZANA 4) | PL-1216 | Outinord IND 1" | Concreto | Placa cubierta torre 2 baño y cuarto SETT | 2025-08-13 | 2025-09-10 | 2025-09-15 | 28 | 20.7 | 36.4 | 175.8
23472 - TERRA PPTO C (MANZANA 4) | PL-1216 | Outinord IND 1" | Concreto | Placa cubierta torre 2 baño y cuarto SETT | 2025-08-13 | 2025-09-10 | 2025-09-15 | 28 | 20.7 | 35 | 169.1
23472 - TERRA PPTO C (MANZANA 4) | PL-1216 | Outinord IND 1" | Concreto | Placa cubierta torre 2 baño y cuarto SETT | 2025-08-13 | 2025-09-10 | 2025-09-15 | 28 | 20.7 | 36 | 173.9
23472 - TERRA PPTO C (MANZANA 4) | PL-1216 | Outinord IND 1" | Concreto | Placa cubierta torre 2 baño y cuarto SETT | 2025-08-13 | 2025-08-27 | 2025-08-28 | 14 | 20.7 | 27.7 | 133.8
23472 - TERRA PPTO C (MANZANA 4) | PL-1216 | Outinord IND 1" | Concreto | Placa cubierta torre 2 baño y cuarto SETT | 2025-08-13 | 2025-08-27 | 2025-08-28 | 14 | 20.7 | 28 | 135.3
23472 - TERRA PPTO C (MANZANA 4) | PL-1216 | Outinord IND 1" | Concreto | Placa cubierta torre 2 baño y cuarto SETT | 2025-08-13 | 2025-08-20 | 2025-08-21 | 7 | 20.7 | 23 | 111.1
23472 - TERRA PPTO C (MANZANA 4) | PL-1216 | Outinord IND 1" | Concreto | Placa cubierta torre 2 baño y cuarto SETT | 2025-08-13 | 2025-08-20 | 2025-08-21 | 7 | 20.7 | 22.9 | 110.6
23472 - TERRA PPTO C (MANZANA 4) | PL-1216 | Outinord IND 1" | Concreto | Placa cubierta torre 2 baño y cuarto SETT | 2025-08-13 | 2025-08-16 | 2025-08-19 | 3 | 20.7 | 18.8 | 90.8
23472 - TERRA PPTO C (MANZANA 4) | PL-1216 | Outinord IND 1" | Concreto | Placa cubierta torre 2 baño y cuarto SETT | 2025-08-13 | 2025-08-16 | 2025-08-19 | 3 | 20.7 | 18.6 | 89.9
23472 - TERRA PPTO C (MANZANA 4) | PL-1217 | Outinord IND 1" | Concreto | Placa entrepiso torre 1 eje 1 al 7 entre F - J apt 1402, 1403 y escalera 1 al 2 entre D - G piso 12 al piso 13 costado occidental | 2025-08-13 | 2025-09-10 | 2025-09-15 | 28 | 20.7 | 35.8 | 172.9
23472 - TERRA PPTO C (MANZANA 4) | PL-1217 | Outinord IND 1" | Concreto | Placa entrepiso torre 1 eje 1 al 7 entre F - J apt 1402, 1403 y escalera 1 al 2 entre D - G piso 12 al piso 13 costado occidental | 2025-08-13 | 2025-09-10 | 2025-09-15 | 28 | 20.7 | 36 | 173.9
23472 - TERRA PPTO C (MANZANA 4) | PL-1217 | Outinord IND 1" | Concreto | Placa entrepiso torre 1 eje 1 al 7 entre F - J apt 1402, 1403 y escalera 1 al 2 entre D - G piso 12 al piso 13 costado occidental | 2025-08-13 | 2025-09-10 | 2025-09-15 | 28 | 20.7 | 34.8 | 168.1
23472 - TERRA PPTO C (MANZANA 4) | PL-1217 | Outinord IND 1" | Concreto | Placa entrepiso torre 1 eje 1 al 7 entre F - J apt 1402, 1403 y escalera 1 al 2 entre D - G piso 12 al piso 13 costado occidental | 2025-08-13 | 2025-08-27 | 2025-08-28 | 14 | 20.7 | 29.7 | 143.5
23472 - TERRA PPTO C (MANZANA 4) | PL-1217 | Outinord IND 1" | Concreto | Placa entrepiso torre 1 eje 1 al 7 entre F - J apt 1402, 1403 y escalera 1 al 2 entre D - G piso 12 al piso 13 costado occidental | 2025-08-13 | 2025-08-27 | 2025-08-28 | 14 | 20.7 | 28.6 | 138.2
23472 - TERRA PPTO C (MANZANA 4) | PL-1217 | Outinord IND 1" | Concreto | Placa entrepiso torre 1 eje 1 al 7 entre F - J apt 1402, 1403 y escalera 1 al 2 entre D - G piso 12 al piso 13 costado occidental | 2025-08-13 | 2025-08-20 | 2025-08-21 | 7 | 20.7 | 23.1 | 111.6
23472 - TERRA PPTO C (MANZANA 4) | PL-1217 | Outinord IND 1" | Concreto | Placa entrepiso torre 1 eje 1 al 7 entre F - J apt 1402, 1403 y escalera 1 al 2 entre D - G piso 12 al piso 13 costado occidental | 2025-08-13 | 2025-08-20 | 2025-08-21 | 7 | 20.7 | 23.5 | 113.5
23472 - TERRA PPTO C (MANZANA 4) | PL-1217 | Outinord IND 1" | Concreto | Placa entrepiso torre 1 eje 1 al 7 entre F - J apt 1402, 1403 y escalera 1 al 2 entre D - G piso 12 al piso 13 costado occidental | 2025-08-13 | 2025-08-16 | 2025-08-19 | 3 | 20.7 | 19.9 | 96.1
23472 - TERRA PPTO C (MANZANA 4) | PL-1217 | Outinord IND 1" | Concreto | Placa entrepiso torre 1 eje 1 al 7 entre F - J apt 1402, 1403 y escalera 1 al 2 entre D - G piso 12 al piso 13 costado occidental | 2025-08-13 | 2025-08-16 | 2025-08-19 | 3 | 20.7 | 19 | 91.8
23472 - TERRA PPTO C (MANZANA 4) | PL-1223 | Outinord IND 1" | Concreto | Placa Entrepiso Torre 1 eje 7 al 13 entre A - E Apt 1506, 1507 | 2025-08-19 | 2025-09-16 | 2025-09-23 | 28 | 20.7 | 27.4 | 132.4
23472 - TERRA PPTO C (MANZANA 4) | PL-1223 | Outinord IND 1" | Concreto | Placa Entrepiso Torre 1 eje 7 al 13 entre A - E Apt 1506, 1507 | 2025-08-19 | 2025-09-16 | 2025-09-23 | 28 | 20.7 | 27.1 | 130.9
23472 - TERRA PPTO C (MANZANA 4) | PL-1223 | Outinord IND 1" | Concreto | Placa Entrepiso Torre 1 eje 7 al 13 entre A - E Apt 1506, 1507 | 2025-08-19 | 2025-09-16 | 2025-09-23 | 28 | 20.7 | 26 | 125.6
23472 - TERRA PPTO C (MANZANA 4) | PL-1223 | Outinord IND 1" | Concreto | Placa Entrepiso Torre 1 eje 7 al 13 entre A - E Apt 1506, 1507 | 2025-08-19 | 2025-09-02 | 2025-09-03 | 14 | 20.7 | 23.8 | 115
23472 - TERRA PPTO C (MANZANA 4) | PL-1223 | Outinord IND 1" | Concreto | Placa Entrepiso Torre 1 eje 7 al 13 entre A - E Apt 1506, 1507 | 2025-08-19 | 2025-09-02 | 2025-09-03 | 14 | 20.7 | 23.1 | 111.6
23472 - TERRA PPTO C (MANZANA 4) | PL-1223 | Outinord IND 1" | Concreto | Placa Entrepiso Torre 1 eje 7 al 13 entre A - E Apt 1506, 1507 | 2025-08-19 | 2025-08-26 | 2025-08-28 | 7 | 20.7 | 18.1 | 87.4
23472 - TERRA PPTO C (MANZANA 4) | PL-1223 | Outinord IND 1" | Concreto | Placa Entrepiso Torre 1 eje 7 al 13 entre A - E Apt 1506, 1507 | 2025-08-19 | 2025-08-26 | 2025-08-28 | 7 | 20.7 | 17.8 | 86
23472 - TERRA PPTO C (MANZANA 4) | PL-1223 | Outinord IND 1" | Concreto | Placa Entrepiso Torre 1 eje 7 al 13 entre A - E Apt 1506, 1507 | 2025-08-19 | 2025-08-22 | 2025-08-26 | 3 | 20.7 | 12.8 | 61.8
23472 - TERRA PPTO C (MANZANA 4) | PL-1223 | Outinord IND 1" | Concreto | Placa Entrepiso Torre 1 eje 7 al 13 entre A - E Apt 1506, 1507 | 2025-08-19 | 2025-08-22 | 2025-08-26 | 3 | 20.7 | 12.1 | 58.5
23472 - TERRA PPTO C (MANZANA 4) | PL-1226 | Outinord IND 1" | Concreto | Placa entrepiso torre 1 eje 7 al 13 entre F - J apto 1501, 1512 | 2025-08-20 | 2025-09-17 | 2025-09-23 | 28 | 20.7 | 29.8 | 144
23472 - TERRA PPTO C (MANZANA 4) | PL-1226 | Outinord IND 1" | Concreto | Placa entrepiso torre 1 eje 7 al 13 entre F - J apto 1501, 1512 | 2025-08-20 | 2025-09-17 | 2025-09-23 | 28 | 20.7 | 29.3 | 141.5
23472 - TERRA PPTO C (MANZANA 4) | PL-1226 | Outinord IND 1" | Concreto | Placa entrepiso torre 1 eje 7 al 13 entre F - J apto 1501, 1512 | 2025-08-20 | 2025-09-17 | 2025-09-23 | 28 | 20.7 | 28.5 | 137.7
23472 - TERRA PPTO C (MANZANA 4) | PL-1226 | Outinord IND 1" | Concreto | Placa entrepiso torre 1 eje 7 al 13 entre F - J apto 1501, 1512 | 2025-08-20 | 2025-09-03 | 2025-09-05 | 14 | 20.7 | 25 | 120.8
23472 - TERRA PPTO C (MANZANA 4) | PL-1226 | Outinord IND 1" | Concreto | Placa entrepiso torre 1 eje 7 al 13 entre F - J apto 1501, 1512 | 2025-08-20 | 2025-09-03 | 2025-09-05 | 14 | 20.7 | 24 | 115.9
23472 - TERRA PPTO C (MANZANA 4) | PL-1226 | Outinord IND 1" | Concreto | Placa entrepiso torre 1 eje 7 al 13 entre F - J apto 1501, 1512 | 2025-08-20 | 2025-08-27 | 2025-08-28 | 7 | 20.7 | 18.5 | 89.4
23472 - TERRA PPTO C (MANZANA 4) | PL-1226 | Outinord IND 1" | Concreto | Placa entrepiso torre 1 eje 7 al 13 entre F - J apto 1501, 1512 | 2025-08-20 | 2025-08-27 | 2025-08-28 | 7 | 20.7 | 17.8 | 86
23472 - TERRA PPTO C (MANZANA 4) | PL-1226 | Outinord IND 1" | Concreto | Placa entrepiso torre 1 eje 7 al 13 entre F - J apto 1501, 1512 | 2025-08-20 | 2025-08-23 | 2025-08-26 | 3 | 20.7 | 13.7 | 66.2
23472 - TERRA PPTO C (MANZANA 4) | PL-1226 | Outinord IND 1" | Concreto | Placa entrepiso torre 1 eje 7 al 13 entre F - J apto 1501, 1512 | 2025-08-20 | 2025-08-23 | 2025-08-26 | 3 | 20.7 | 13.2 | 63.8
23472 - TERRA PPTO C (MANZANA 4) | PL-1227 | Outinord IND 1" | Concreto | Placa entrepiso torre 1 eje 1 al 7 entre A - E apto 1504, 1505 | 2025-08-21 | 2025-09-18 | 2025-09-23 | 28 | 20.7 | 29.6 | 143
23472 - TERRA PPTO C (MANZANA 4) | PL-1227 | Outinord IND 1" | Concreto | Placa entrepiso torre 1 eje 1 al 7 entre A - E apto 1504, 1505 | 2025-08-21 | 2025-09-18 | 2025-09-23 | 28 | 20.7 | 28.8 | 139.1
23472 - TERRA PPTO C (MANZANA 4) | PL-1227 | Outinord IND 1" | Concreto | Placa entrepiso torre 1 eje 1 al 7 entre A - E apto 1504, 1505 | 2025-08-21 | 2025-09-18 | 2025-09-23 | 28 | 20.7 | 29 | 140.1
23472 - TERRA PPTO C (MANZANA 4) | PL-1227 | Outinord IND 1" | Concreto | Placa entrepiso torre 1 eje 1 al 7 entre A - E apto 1504, 1505 | 2025-08-21 | 2025-09-04 | 2025-09-05 | 14 | 20.7 | 24.8 | 119.8
23472 - TERRA PPTO C (MANZANA 4) | PL-1227 | Outinord IND 1" | Concreto | Placa entrepiso torre 1 eje 1 al 7 entre A - E apto 1504, 1505 | 2025-08-21 | 2025-09-04 | 2025-09-05 | 14 | 20.7 | 24.4 | 117.9
23472 - TERRA PPTO C (MANZANA 4) | PL-1227 | Outinord IND 1" | Concreto | Placa entrepiso torre 1 eje 1 al 7 entre A - E apto 1504, 1505 | 2025-08-21 | 2025-08-28 | 2025-09-03 | 7 | 20.7 | 17.8 | 86
23472 - TERRA PPTO C (MANZANA 4) | PL-1227 | Outinord IND 1" | Concreto | Placa entrepiso torre 1 eje 1 al 7 entre A - E apto 1504, 1505 | 2025-08-21 | 2025-08-28 | 2025-09-03 | 7 | 20.7 | 17.2 | 83.1
23472 - TERRA PPTO C (MANZANA 4) | PL-1227 | Outinord IND 1" | Concreto | Placa entrepiso torre 1 eje 1 al 7 entre A - E apto 1504, 1505 | 2025-08-21 | 2025-08-24 | 2025-08-26 | 3 | 20.7 | 12 | 58
23472 - TERRA PPTO C (MANZANA 4) | PL-1227 | Outinord IND 1" | Concreto | Placa entrepiso torre 1 eje 1 al 7 entre A - E apto 1504, 1505 | 2025-08-21 | 2025-08-24 | 2025-08-26 | 3 | 20.7 | 11.9 | 57.5
23472 - TERRA PPTO C (MANZANA 4) | PL-1229 | Outinord IND 1" | Concreto | Placa entrepiso torre 1 eje 1 al 7 entre F - J apto 1502, 1503 y escalera eje 17 al 19 entre D - G piso 11 a piso 12 costado oriental | 2025-08-22 | 2025-09-19 | 2025-09-23 | 28 | 20.7 | 34.5 | 166.7
23472 - TERRA PPTO C (MANZANA 4) | PL-1229 | Outinord IND 1" | Concreto | Placa entrepiso torre 1 eje 1 al 7 entre F - J apto 1502, 1503 y escalera eje 17 al 19 entre D - G piso 11 a piso 12 costado oriental | 2025-08-22 | 2025-09-19 | 2025-09-23 | 28 | 20.7 | 33.5 | 161.8
23472 - TERRA PPTO C (MANZANA 4) | PL-1229 | Outinord IND 1" | Concreto | Placa entrepiso torre 1 eje 1 al 7 entre F - J apto 1502, 1503 y escalera eje 17 al 19 entre D - G piso 11 a piso 12 costado oriental | 2025-08-22 | 2025-09-19 | 2025-09-23 | 28 | 20.7 | 33.7 | 162.8
23472 - TERRA PPTO C (MANZANA 4) | PL-1229 | Outinord IND 1" | Concreto | Placa entrepiso torre 1 eje 1 al 7 entre F - J apto 1502, 1503 y escalera eje 17 al 19 entre D - G piso 11 a piso 12 costado oriental | 2025-08-22 | 2025-09-05 | 2025-09-08 | 14 | 20.7 | 27.5 | 132.9
23472 - TERRA PPTO C (MANZANA 4) | PL-1229 | Outinord IND 1" | Concreto | Placa entrepiso torre 1 eje 1 al 7 entre F - J apto 1502, 1503 y escalera eje 17 al 19 entre D - G piso 11 a piso 12 costado oriental | 2025-08-22 | 2025-09-05 | 2025-09-08 | 14 | 20.7 | 28.3 | 136.7
23472 - TERRA PPTO C (MANZANA 4) | PL-1229 | Outinord IND 1" | Concreto | Placa entrepiso torre 1 eje 1 al 7 entre F - J apto 1502, 1503 y escalera eje 17 al 19 entre D - G piso 11 a piso 12 costado oriental | 2025-08-22 | 2025-08-29 | 2025-09-03 | 7 | 20.7 | 24.3 | 117.4
23472 - TERRA PPTO C (MANZANA 4) | PL-1229 | Outinord IND 1" | Concreto | Placa entrepiso torre 1 eje 1 al 7 entre F - J apto 1502, 1503 y escalera eje 17 al 19 entre D - G piso 11 a piso 12 costado oriental | 2025-08-22 | 2025-08-29 | 2025-09-03 | 7 | 20.7 | 24.2 | 116.9
23472 - TERRA PPTO C (MANZANA 4) | PL-1229 | Outinord IND 1" | Concreto | Placa entrepiso torre 1 eje 1 al 7 entre F - J apto 1502, 1503 y escalera eje 17 al 19 entre D - G piso 11 a piso 12 costado oriental | 2025-08-22 | 2025-08-26 | 2025-08-28 | 4 | 20.7 | 18.7 | 90.3
23472 - TERRA PPTO C (MANZANA 4) | PL-1229 | Outinord IND 1" | Concreto | Placa entrepiso torre 1 eje 1 al 7 entre F - J apto 1502, 1503 y escalera eje 17 al 19 entre D - G piso 11 a piso 12 costado oriental | 2025-08-22 | 2025-08-26 | 2025-08-28 | 4 | 20.7 | 18.3 | 88.4
23472 - TERRA PPTO C (MANZANA 4) | PL-1231 | Outinord IND 1" | Concreto | Placa entrepiso torre 1 eje 13 al 19 entre A - E apto 1608, 1609 | 2025-08-23 | 2025-09-20 | 2025-09-23 | 28 | 20.7 | 30.4 | 146.9
23472 - TERRA PPTO C (MANZANA 4) | PL-1231 | Outinord IND 1" | Concreto | Placa entrepiso torre 1 eje 13 al 19 entre A - E apto 1608, 1609 | 2025-08-23 | 2025-09-20 | 2025-09-23 | 28 | 20.7 | 30 | 144.9
23472 - TERRA PPTO C (MANZANA 4) | PL-1231 | Outinord IND 1" | Concreto | Placa entrepiso torre 1 eje 13 al 19 entre A - E apto 1608, 1609 | 2025-08-23 | 2025-09-20 | 2025-09-23 | 28 | 20.7 | 29.3 | 141.5
23472 - TERRA PPTO C (MANZANA 4) | PL-1231 | Outinord IND 1" | Concreto | Placa entrepiso torre 1 eje 13 al 19 entre A - E apto 1608, 1609 | 2025-08-23 | 2025-09-06 | 2025-09-08 | 14 | 20.7 | 23.7 | 114.5
23472 - TERRA PPTO C (MANZANA 4) | PL-1231 | Outinord IND 1" | Concreto | Placa entrepiso torre 1 eje 13 al 19 entre A - E apto 1608, 1609 | 2025-08-23 | 2025-09-06 | 2025-09-08 | 14 | 20.7 | 24.1 | 116.4
23472 - TERRA PPTO C (MANZANA 4) | PL-1231 | Outinord IND 1" | Concreto | Placa entrepiso torre 1 eje 13 al 19 entre A - E apto 1608, 1609 | 2025-08-23 | 2025-08-30 | 2025-09-03 | 7 | 20.7 | 19.6 | 94.7
23472 - TERRA PPTO C (MANZANA 4) | PL-1231 | Outinord IND 1" | Concreto | Placa entrepiso torre 1 eje 13 al 19 entre A - E apto 1608, 1609 | 2025-08-23 | 2025-08-30 | 2025-09-03 | 7 | 20.7 | 19.1 | 92.3
23472 - TERRA PPTO C (MANZANA 4) | PL-1231 | Outinord IND 1" | Concreto | Placa entrepiso torre 1 eje 13 al 19 entre A - E apto 1608, 1609 | 2025-08-23 | 2025-08-26 | 2025-08-28 | 3 | 20.7 | 14.6 | 70.5
23472 - TERRA PPTO C (MANZANA 4) | PL-1231 | Outinord IND 1" | Concreto | Placa entrepiso torre 1 eje 13 al 19 entre A - E apto 1608, 1609 | 2025-08-23 | 2025-08-26 | 2025-08-28 | 3 | 20.7 | 14.3 | 69.1
23472 - TERRA PPTO C (MANZANA 4) | PL-1251 | Outinord IND 1" | Concreto | Placa entrepiso Torre 1 eje 7 al 13 entre F-J Apt 1701, 1712 | 2025-09-03 | 2025-10-01 | 2025-10-08 | 28 | 20.6 | 30.7 | 149
23472 - TERRA PPTO C (MANZANA 4) | PL-1251 | Outinord IND 1" | Concreto | Placa entrepiso Torre 1 eje 7 al 13 entre F-J Apt 1701, 1712 | 2025-09-03 | 2025-10-01 | 2025-10-08 | 28 | 20.6 | 31 | 150.5
23472 - TERRA PPTO C (MANZANA 4) | PL-1251 | Outinord IND 1" | Concreto | Placa entrepiso Torre 1 eje 7 al 13 entre F-J Apt 1701, 1712 | 2025-09-03 | 2025-10-01 | 2025-10-08 | 28 | 20.6 | 29.9 | 145.1
23472 - TERRA PPTO C (MANZANA 4) | PL-1251 | Outinord IND 1" | Concreto | Placa entrepiso Torre 1 eje 7 al 13 entre F-J Apt 1701, 1712 | 2025-09-03 | 2025-09-17 | 2025-09-23 | 14 | 20.6 | 26.2 | 127.2
23472 - TERRA PPTO C (MANZANA 4) | PL-1251 | Outinord IND 1" | Concreto | Placa entrepiso Torre 1 eje 7 al 13 entre F-J Apt 1701, 1712 | 2025-09-03 | 2025-09-17 | 2025-09-23 | 14 | 20.6 | 25 | 121.4
23472 - TERRA PPTO C (MANZANA 4) | PL-1251 | Outinord IND 1" | Concreto | Placa entrepiso Torre 1 eje 7 al 13 entre F-J Apt 1701, 1712 | 2025-09-03 | 2025-09-10 | 2025-09-15 | 7 | 20.6 | 22.1 | 107.3
23472 - TERRA PPTO C (MANZANA 4) | PL-1251 | Outinord IND 1" | Concreto | Placa entrepiso Torre 1 eje 7 al 13 entre F-J Apt 1701, 1712 | 2025-09-03 | 2025-09-10 | 2025-09-15 | 7 | 20.6 | 21.9 | 106.3
23472 - TERRA PPTO C (MANZANA 4) | PL-1251 | Outinord IND 1" | Concreto | Placa entrepiso Torre 1 eje 7 al 13 entre F-J Apt 1701, 1712 | 2025-09-03 | 2025-09-06 | 2025-09-13 | 3 | 20.6 | 19 | 92.2
23472 - TERRA PPTO C (MANZANA 4) | PL-1251 | Outinord IND 1" | Concreto | Placa entrepiso Torre 1 eje 7 al 13 entre F-J Apt 1701, 1712 | 2025-09-03 | 2025-09-06 | 2025-09-13 | 3 | 20.6 | 18.7 | 90.8
23472 - TERRA PPTO C (MANZANA 4) | PL-1253 | Outinord IND 1" | Concreto | Placa entrepiso Torre 1 eje 1 al 5 entre A-E Apt 1704, 1705 y escalera eje 1 al 2 entre D-G costado occidental piso 14 al piso 15 | 2025-09-04 | 2025-10-02 | 2025-10-08 | 28 | 20.6 | 32.2 | 156.3
23472 - TERRA PPTO C (MANZANA 4) | PL-1253 | Outinord IND 1" | Concreto | Placa entrepiso Torre 1 eje 1 al 5 entre A-E Apt 1704, 1705 y escalera eje 1 al 2 entre D-G costado occidental piso 14 al piso 15 | 2025-09-04 | 2025-10-02 | 2025-10-08 | 28 | 20.6 | 31.9 | 154.9
23472 - TERRA PPTO C (MANZANA 4) | PL-1253 | Outinord IND 1" | Concreto | Placa entrepiso Torre 1 eje 1 al 5 entre A-E Apt 1704, 1705 y escalera eje 1 al 2 entre D-G costado occidental piso 14 al piso 15 | 2025-09-04 | 2025-10-02 | 2025-10-08 | 28 | 20.6 | 31.2 | 151.5
23472 - TERRA PPTO C (MANZANA 4) | PL-1253 | Outinord IND 1" | Concreto | Placa entrepiso Torre 1 eje 1 al 5 entre A-E Apt 1704, 1705 y escalera eje 1 al 2 entre D-G costado occidental piso 14 al piso 15 | 2025-09-04 | 2025-09-18 | 2025-09-23 | 14 | 20.6 | 26.9 | 130.6
23472 - TERRA PPTO C (MANZANA 4) | PL-1253 | Outinord IND 1" | Concreto | Placa entrepiso Torre 1 eje 1 al 5 entre A-E Apt 1704, 1705 y escalera eje 1 al 2 entre D-G costado occidental piso 14 al piso 15 | 2025-09-04 | 2025-09-18 | 2025-09-23 | 14 | 20.6 | 26.3 | 127.7
23472 - TERRA PPTO C (MANZANA 4) | PL-1253 | Outinord IND 1" | Concreto | Placa entrepiso Torre 1 eje 1 al 5 entre A-E Apt 1704, 1705 y escalera eje 1 al 2 entre D-G costado occidental piso 14 al piso 15 | 2025-09-04 | 2025-09-11 | 2025-09-15 | 7 | 20.6 | 22.9 | 111.2
23472 - TERRA PPTO C (MANZANA 4) | PL-1253 | Outinord IND 1" | Concreto | Placa entrepiso Torre 1 eje 1 al 5 entre A-E Apt 1704, 1705 y escalera eje 1 al 2 entre D-G costado occidental piso 14 al piso 15 | 2025-09-04 | 2025-09-11 | 2025-09-15 | 7 | 20.6 | 22.4 | 108.7
23472 - TERRA PPTO C (MANZANA 4) | PL-1253 | Outinord IND 1" | Concreto | Placa entrepiso Torre 1 eje 1 al 5 entre A-E Apt 1704, 1705 y escalera eje 1 al 2 entre D-G costado occidental piso 14 al piso 15 | 2025-09-04 | 2025-09-07 | 2025-09-13 | 3 | 20.6 | 16.1 | 78.2
23472 - TERRA PPTO C (MANZANA 4) | PL-1253 | Outinord IND 1" | Concreto | Placa entrepiso Torre 1 eje 1 al 5 entre A-E Apt 1704, 1705 y escalera eje 1 al 2 entre D-G costado occidental piso 14 al piso 15 | 2025-09-04 | 2025-09-07 | 2025-09-13 | 3 | 20.6 | 16 | 77.7
23472 - TERRA PPTO C (MANZANA 4) | PL-1255 | Outinord IND 1" | Concreto | Salón comunal vigas y placa eje 8 al 11 entre D-E piso 1 y muros pérgolas N+19.35 torre 1 | 2025-09-05 | 2025-10-03 | 2025-10-08 | 28 | 27.6 | 42.3 | 153.3
23472 - TERRA PPTO C (MANZANA 4) | PL-1255 | Outinord IND 1" | Concreto | Salón comunal vigas y placa eje 8 al 11 entre D-E piso 1 y muros pérgolas N+19.35 torre 1 | 2025-09-05 | 2025-10-03 | 2025-10-08 | 28 | 27.6 | 41.8 | 151.4
23472 - TERRA PPTO C (MANZANA 4) | PL-1255 | Outinord IND 1" | Concreto | Salón comunal vigas y placa eje 8 al 11 entre D-E piso 1 y muros pérgolas N+19.35 torre 1 | 2025-09-05 | 2025-10-03 | 2025-10-08 | 28 | 27.6 | 42.2 | 152.9
23472 - TERRA PPTO C (MANZANA 4) | PL-1255 | Outinord IND 1" | Concreto | Salón comunal vigas y placa eje 8 al 11 entre D-E piso 1 y muros pérgolas N+19.35 torre 1 | 2025-09-05 | 2025-09-19 | 2025-09-23 | 14 | 27.6 | 38.9 | 140.9
23472 - TERRA PPTO C (MANZANA 4) | PL-1255 | Outinord IND 1" | Concreto | Salón comunal vigas y placa eje 8 al 11 entre D-E piso 1 y muros pérgolas N+19.35 torre 1 | 2025-09-05 | 2025-09-19 | 2025-09-23 | 14 | 27.6 | 38.2 | 138.4
23472 - TERRA PPTO C (MANZANA 4) | PL-1255 | Outinord IND 1" | Concreto | Salón comunal vigas y placa eje 8 al 11 entre D-E piso 1 y muros pérgolas N+19.35 torre 1 | 2025-09-05 | 2025-09-12 | 2025-09-15 | 7 | 27.6 | 33.3 | 120.7
23472 - TERRA PPTO C (MANZANA 4) | PL-1255 | Outinord IND 1" | Concreto | Salón comunal vigas y placa eje 8 al 11 entre D-E piso 1 y muros pérgolas N+19.35 torre 1 | 2025-09-05 | 2025-09-12 | 2025-09-15 | 7 | 27.6 | 33.7 | 122.1
23472 - TERRA PPTO C (MANZANA 4) | PL-1255 | Outinord IND 1" | Concreto | Salón comunal vigas y placa eje 8 al 11 entre D-E piso 1 y muros pérgolas N+19.35 torre 1 | 2025-09-05 | 2025-09-09 | 2025-09-15 | 4 | 27.6 | 27.2 | 98.6
23472 - TERRA PPTO C (MANZANA 4) | PL-1255 | Outinord IND 1" | Concreto | Salón comunal vigas y placa eje 8 al 11 entre D-E piso 1 y muros pérgolas N+19.35 torre 1 | 2025-09-05 | 2025-09-09 | 2025-09-15 | 4 | 27.6 | 26.8 | 97.1
23472 - TERRA PPTO C (MANZANA 4) | PL-1256 | Outinord IND 1" | Concreto | Placa entrepiso torre 1 eje 1 al 5 entre F-J apt 1702-1703 | 2025-09-05 | 2025-10-03 | 2025-10-08 | 28 | 20.7 | 36.1 | 174.4
23472 - TERRA PPTO C (MANZANA 4) | PL-1256 | Outinord IND 1" | Concreto | Placa entrepiso torre 1 eje 1 al 5 entre F-J apt 1702-1703 | 2025-09-05 | 2025-10-03 | 2025-10-08 | 28 | 20.7 | 35.5 | 171.5
23472 - TERRA PPTO C (MANZANA 4) | PL-1256 | Outinord IND 1" | Concreto | Placa entrepiso torre 1 eje 1 al 5 entre F-J apt 1702-1703 | 2025-09-05 | 2025-10-03 | 2025-10-08 | 28 | 20.7 | 35.8 | 172.9
23472 - TERRA PPTO C (MANZANA 4) | PL-1256 | Outinord IND 1" | Concreto | Placa entrepiso torre 1 eje 1 al 5 entre F-J apt 1702-1703 | 2025-09-05 | 2025-09-19 | 2025-09-23 | 14 | 20.7 | 30.9 | 149.3
23472 - TERRA PPTO C (MANZANA 4) | PL-1256 | Outinord IND 1" | Concreto | Placa entrepiso torre 1 eje 1 al 5 entre F-J apt 1702-1703 | 2025-09-05 | 2025-09-19 | 2025-09-23 | 14 | 20.7 | 30.3 | 146.4
23472 - TERRA PPTO C (MANZANA 4) | PL-1256 | Outinord IND 1" | Concreto | Placa entrepiso torre 1 eje 1 al 5 entre F-J apt 1702-1703 | 2025-09-05 | 2025-09-12 | 2025-09-15 | 7 | 20.7 | 24.3 | 117.4
23472 - TERRA PPTO C (MANZANA 4) | PL-1256 | Outinord IND 1" | Concreto | Placa entrepiso torre 1 eje 1 al 5 entre F-J apt 1702-1703 | 2025-09-05 | 2025-09-12 | 2025-09-15 | 7 | 20.7 | 25.3 | 122.2
23472 - TERRA PPTO C (MANZANA 4) | PL-1256 | Outinord IND 1" | Concreto | Placa entrepiso torre 1 eje 1 al 5 entre F-J apt 1702-1703 | 2025-09-05 | 2025-09-09 | 2025-09-15 | 4 | 20.7 | 19.8 | 95.7
23472 - TERRA PPTO C (MANZANA 4) | PL-1256 | Outinord IND 1" | Concreto | Placa entrepiso torre 1 eje 1 al 5 entre F-J apt 1702-1703 | 2025-09-05 | 2025-09-09 | 2025-09-15 | 4 | 20.7 | 19.4 | 93.7
23472 - TERRA PPTO C (MANZANA 4) | PL-1258 | Outinord IND 1" | Concreto | Placa entrepiso torre 1 eje 13 al 19 entre A-E Apt. 1808, 1809 y escalera eje 17 al 19 entre D-E costado Oriental piso 14 al piso 15 | 2025-09-06 | 2025-10-04 | 2025-10-08 | 28 | 20.7 | 26.9 | 130
23472 - TERRA PPTO C (MANZANA 4) | PL-1258 | Outinord IND 1" | Concreto | Placa entrepiso torre 1 eje 13 al 19 entre A-E Apt. 1808, 1809 y escalera eje 17 al 19 entre D-E costado Oriental piso 14 al piso 15 | 2025-09-06 | 2025-10-04 | 2025-10-08 | 28 | 20.7 | 27.3 | 131.9
23472 - TERRA PPTO C (MANZANA 4) | PL-1258 | Outinord IND 1" | Concreto | Placa entrepiso torre 1 eje 13 al 19 entre A-E Apt. 1808, 1809 y escalera eje 17 al 19 entre D-E costado Oriental piso 14 al piso 15 | 2025-09-06 | 2025-10-04 | 2025-10-08 | 28 | 20.7 | 26.4 | 127.5
23472 - TERRA PPTO C (MANZANA 4) | PL-1258 | Outinord IND 1" | Concreto | Placa entrepiso torre 1 eje 13 al 19 entre A-E Apt. 1808, 1809 y escalera eje 17 al 19 entre D-E costado Oriental piso 14 al piso 15 | 2025-09-06 | 2025-09-20 | 2025-09-23 | 14 | 20.7 | 23.3 | 112.6
23472 - TERRA PPTO C (MANZANA 4) | PL-1258 | Outinord IND 1" | Concreto | Placa entrepiso torre 1 eje 13 al 19 entre A-E Apt. 1808, 1809 y escalera eje 17 al 19 entre D-E costado Oriental piso 14 al piso 15 | 2025-09-06 | 2025-09-20 | 2025-09-23 | 14 | 20.7 | 23.4 | 113
23472 - TERRA PPTO C (MANZANA 4) | PL-1258 | Outinord IND 1" | Concreto | Placa entrepiso torre 1 eje 13 al 19 entre A-E Apt. 1808, 1809 y escalera eje 17 al 19 entre D-E costado Oriental piso 14 al piso 15 | 2025-09-06 | 2025-09-13 | 2025-09-23 | 7 | 20.7 | 20 | 96.6
23472 - TERRA PPTO C (MANZANA 4) | PL-1258 | Outinord IND 1" | Concreto | Placa entrepiso torre 1 eje 13 al 19 entre A-E Apt. 1808, 1809 y escalera eje 17 al 19 entre D-E costado Oriental piso 14 al piso 15 | 2025-09-06 | 2025-09-13 | 2025-09-23 | 7 | 20.7 | 19.7 | 95.2
23472 - TERRA PPTO C (MANZANA 4) | PL-1258 | Outinord IND 1" | Concreto | Placa entrepiso torre 1 eje 13 al 19 entre A-E Apt. 1808, 1809 y escalera eje 17 al 19 entre D-E costado Oriental piso 14 al piso 15 | 2025-09-06 | 2025-09-09 | 2025-09-15 | 3 | 20.7 | 15.8 | 76.3
23472 - TERRA PPTO C (MANZANA 4) | PL-1258 | Outinord IND 1" | Concreto | Placa entrepiso torre 1 eje 13 al 19 entre A-E Apt. 1808, 1809 y escalera eje 17 al 19 entre D-E costado Oriental piso 14 al piso 15 | 2025-09-06 | 2025-09-09 | 2025-09-15 | 3 | 20.7 | 15.5 | 74.9
23472 - TERRA PPTO C (MANZANA 4) | PL-1267 | Outinord Ind. 1" | Concreto | Escalera torre 1 eje 17 al entre D-G costado oriental piso 16 a 17 | 2025-09-15 | 2025-10-13 | 2025-10-15 | 28 | 20.7 | 28.9 | 139.6
23472 - TERRA PPTO C (MANZANA 4) | PL-1267 | Outinord Ind. 1" | Concreto | Escalera torre 1 eje 17 al entre D-G costado oriental piso 16 a 17 | 2025-09-15 | 2025-10-13 | 2025-10-15 | 28 | 20.7 | 28.3 | 136.7
23472 - TERRA PPTO C (MANZANA 4) | PL-1267 | Outinord Ind. 1" | Concreto | Escalera torre 1 eje 17 al entre D-G costado oriental piso 16 a 17 | 2025-09-15 | 2025-10-13 | 2025-10-15 | 28 | 20.7 | 28.7 | 138.6
23472 - TERRA PPTO C (MANZANA 4) | PL-1267 | Outinord Ind. 1" | Concreto | Escalera torre 1 eje 17 al entre D-G costado oriental piso 16 a 17 | 2025-09-15 | 2025-09-29 | 2025-09-30 | 14 | 20.7 | 25 | 120.8
23472 - TERRA PPTO C (MANZANA 4) | PL-1267 | Outinord Ind. 1" | Concreto | Escalera torre 1 eje 17 al entre D-G costado oriental piso 16 a 17 | 2025-09-15 | 2025-09-29 | 2025-09-30 | 14 | 20.7 | 25.4 | 122.7
23472 - TERRA PPTO C (MANZANA 4) | PL-1267 | Outinord Ind. 1" | Concreto | Escalera torre 1 eje 17 al entre D-G costado oriental piso 16 a 17 | 2025-09-15 | 2025-09-22 | 2025-09-25 | 7 | 20.7 | 21.7 | 104.8
23472 - TERRA PPTO C (MANZANA 4) | PL-1267 | Outinord Ind. 1" | Concreto | Escalera torre 1 eje 17 al entre D-G costado oriental piso 16 a 17 | 2025-09-15 | 2025-09-22 | 2025-09-25 | 7 | 20.7 | 21.4 | 103.4
23472 - TERRA PPTO C (MANZANA 4) | PL-1267 | Outinord Ind. 1" | Concreto | Escalera torre 1 eje 17 al entre D-G costado oriental piso 16 a 17 | 2025-09-15 | 2025-09-18 | 2025-09-23 | 3 | 20.7 | 15.8 | 76.3
23472 - TERRA PPTO C (MANZANA 4) | PL-1267 | Outinord Ind. 1" | Concreto | Escalera torre 1 eje 17 al entre D-G costado oriental piso 16 a 17 | 2025-09-15 | 2025-09-18 | 2025-09-23 | 3 | 20.7 | 16 | 77.3
23472 - TERRA PPTO C (MANZANA 4) | PL-1312 | Outinord IND 1" | Concreto | Placa cimentación escalera entre torres 2, 3 | 2025-10-15 | 2025-11-12 | 2025-11-13 | 28 | 27.6 | 38.8 | 140.6
23472 - TERRA PPTO C (MANZANA 4) | PL-1312 | Outinord IND 1" | Concreto | Placa cimentación escalera entre torres 2, 3 | 2025-10-15 | 2025-11-12 | 2025-11-13 | 28 | 27.6 | 39.3 | 142.4
23472 - TERRA PPTO C (MANZANA 4) | PL-1312 | Outinord IND 1" | Concreto | Placa cimentación escalera entre torres 2, 3 | 2025-10-15 | 2025-11-12 | 2025-11-13 | 28 | 27.6 | 37.7 | 136.6
23472 - TERRA PPTO C (MANZANA 4) | PL-1312 | Outinord IND 1" | Concreto | Placa cimentación escalera entre torres 2, 3 | 2025-10-15 | 2025-10-29 | 2025-10-30 | 14 | 27.6 | 34.4 | 124.6
23472 - TERRA PPTO C (MANZANA 4) | PL-1312 | Outinord IND 1" | Concreto | Placa cimentación escalera entre torres 2, 3 | 2025-10-15 | 2025-10-29 | 2025-10-30 | 14 | 27.6 | 33.5 | 121.4
23472 - TERRA PPTO C (MANZANA 4) | PL-1312 | Outinord IND 1" | Concreto | Placa cimentación escalera entre torres 2, 3 | 2025-10-15 | 2025-10-22 | 2025-10-24 | 7 | 27.6 | 28.6 | 103.6
23472 - TERRA PPTO C (MANZANA 4) | PL-1312 | Outinord IND 1" | Concreto | Placa cimentación escalera entre torres 2, 3 | 2025-10-15 | 2025-10-22 | 2025-10-24 | 7 | 27.6 | 28.1 | 101.8
23472 - TERRA PPTO C (MANZANA 4) | PL-1312 | Outinord IND 1" | Concreto | Placa cimentación escalera entre torres 2, 3 | 2025-10-15 | 2025-10-18 | 2025-10-24 | 3 | 27.6 | 23.2 | 84.1
23472 - TERRA PPTO C (MANZANA 4) | PL-1312 | Outinord IND 1" | Concreto | Placa cimentación escalera entre torres 2, 3 | 2025-10-15 | 2025-10-18 | 2025-10-24 | 3 | 27.6 | 22.3 | 80.8
23472 - TERRA PPTO C (MANZANA 4) | PL-1313 | Outinord IND 1" | Concreto | Placa entrepiso torre 1 eje 13 al 19 entre A - E apto 2208, 2209 | 2025-10-15 | 2025-11-12 | 2025-11-13 | 28 | 20.7 | 29.2 | 141.1
23472 - TERRA PPTO C (MANZANA 4) | PL-1313 | Outinord IND 1" | Concreto | Placa entrepiso torre 1 eje 13 al 19 entre A - E apto 2208, 2209 | 2025-10-15 | 2025-11-12 | 2025-11-13 | 28 | 20.7 | 28.7 | 138.6
23472 - TERRA PPTO C (MANZANA 4) | PL-1313 | Outinord IND 1" | Concreto | Placa entrepiso torre 1 eje 13 al 19 entre A - E apto 2208, 2209 | 2025-10-15 | 2025-11-12 | 2025-11-13 | 28 | 20.7 | 28 | 135.3
23472 - TERRA PPTO C (MANZANA 4) | PL-1313 | Outinord IND 1" | Concreto | Placa entrepiso torre 1 eje 13 al 19 entre A - E apto 2208, 2209 | 2025-10-15 | 2025-10-29 | 2025-10-30 | 14 | 20.7 | 25 | 120.8
23472 - TERRA PPTO C (MANZANA 4) | PL-1313 | Outinord IND 1" | Concreto | Placa entrepiso torre 1 eje 13 al 19 entre A - E apto 2208, 2209 | 2025-10-15 | 2025-10-29 | 2025-10-30 | 14 | 20.7 | 25.2 | 121.7
23472 - TERRA PPTO C (MANZANA 4) | PL-1313 | Outinord IND 1" | Concreto | Placa entrepiso torre 1 eje 13 al 19 entre A - E apto 2208, 2209 | 2025-10-15 | 2025-10-22 | 2025-10-24 | 7 | 20.7 | 21.5 | 103.9
23472 - TERRA PPTO C (MANZANA 4) | PL-1313 | Outinord IND 1" | Concreto | Placa entrepiso torre 1 eje 13 al 19 entre A - E apto 2208, 2209 | 2025-10-15 | 2025-10-22 | 2025-10-24 | 7 | 20.7 | 21 | 101.4
23472 - TERRA PPTO C (MANZANA 4) | PL-1313 | Outinord IND 1" | Concreto | Placa entrepiso torre 1 eje 13 al 19 entre A - E apto 2208, 2209 | 2025-10-15 | 2025-10-18 | 2025-10-24 | 3 | 20.7 | 18.3 | 88.4
23472 - TERRA PPTO C (MANZANA 4) | PL-1313 | Outinord IND 1" | Concreto | Placa entrepiso torre 1 eje 13 al 19 entre A - E apto 2208, 2209 | 2025-10-15 | 2025-10-18 | 2025-10-24 | 3 | 20.7 | 17.9 | 86.5
23472 - TERRA PPTO C (MANZANA 4) | PL-1317 | IND Fibra inclusion de aire | Concreto | Alistado de cubierta torre 2 eje 13 al 23 entre A - J | 2025-10-18 | 2025-11-15 | 2025-11-19 | 28 | 20.7 | 27.8 | 134.3
23472 - TERRA PPTO C (MANZANA 4) | PL-1317 | IND Fibra inclusion de aire | Concreto | Alistado de cubierta torre 2 eje 13 al 23 entre A - J | 2025-10-18 | 2025-11-15 | 2025-11-19 | 28 | 20.7 | 28.6 | 138.2
23472 - TERRA PPTO C (MANZANA 4) | PL-1317 | IND Fibra inclusion de aire | Concreto | Alistado de cubierta torre 2 eje 13 al 23 entre A - J | 2025-10-18 | 2025-11-15 | 2025-11-19 | 28 | 20.7 | 27.5 | 132.9
23472 - TERRA PPTO C (MANZANA 4) | PL-1317 | IND Fibra inclusion de aire | Concreto | Alistado de cubierta torre 2 eje 13 al 23 entre A - J | 2025-10-18 | 2025-11-01 | 2025-11-05 | 14 | 20.7 | 24.8 | 119.8
23472 - TERRA PPTO C (MANZANA 4) | PL-1317 | IND Fibra inclusion de aire | Concreto | Alistado de cubierta torre 2 eje 13 al 23 entre A - J | 2025-10-18 | 2025-11-01 | 2025-11-05 | 14 | 20.7 | 23.7 | 114.5
23472 - TERRA PPTO C (MANZANA 4) | PL-1317 | IND Fibra inclusion de aire | Concreto | Alistado de cubierta torre 2 eje 13 al 23 entre A - J | 2025-10-18 | 2025-10-25 | 2025-10-30 | 7 | 20.7 | 20.1 | 97.1
23472 - TERRA PPTO C (MANZANA 4) | PL-1317 | IND Fibra inclusion de aire | Concreto | Alistado de cubierta torre 2 eje 13 al 23 entre A - J | 2025-10-18 | 2025-10-25 | 2025-10-30 | 7 | 20.7 | 19.3 | 93.2
23472 - TERRA PPTO C (MANZANA 4) | PL-1317 | IND Fibra inclusion de aire | Concreto | Alistado de cubierta torre 2 eje 13 al 23 entre A - J | 2025-10-18 | 2025-10-21 | 2025-10-24 | 3 | 20.7 | 12.7 | 61.4
23472 - TERRA PPTO C (MANZANA 4) | PL-1317 | IND Fibra inclusion de aire | Concreto | Alistado de cubierta torre 2 eje 13 al 23 entre A - J | 2025-10-18 | 2025-10-21 | 2025-10-24 | 3 | 20.7 | 12.2 | 58.9
23472 - TERRA PPTO C (MANZANA 4) | PL-1318 | Outinord IND 1" | Concreto | Placa entrepiso torre 1 eje 6 al 13 entre A - E apto 2206, 2207 | 2025-10-18 | 2025-11-15 | 2025-11-19 | 28 | 20.7 | 26.8 | 129.5
23472 - TERRA PPTO C (MANZANA 4) | PL-1318 | Outinord IND 1" | Concreto | Placa entrepiso torre 1 eje 6 al 13 entre A - E apto 2206, 2207 | 2025-10-18 | 2025-11-15 | 2025-11-19 | 28 | 20.7 | 26.6 | 128.5
23472 - TERRA PPTO C (MANZANA 4) | PL-1318 | Outinord IND 1" | Concreto | Placa entrepiso torre 1 eje 6 al 13 entre A - E apto 2206, 2207 | 2025-10-18 | 2025-11-15 | 2025-11-19 | 28 | 20.7 | 26 | 125.6
23472 - TERRA PPTO C (MANZANA 4) | PL-1318 | Outinord IND 1" | Concreto | Placa entrepiso torre 1 eje 6 al 13 entre A - E apto 2206, 2207 | 2025-10-18 | 2025-11-01 | 2025-11-05 | 14 | 20.7 | 23.6 | 114
23472 - TERRA PPTO C (MANZANA 4) | PL-1318 | Outinord IND 1" | Concreto | Placa entrepiso torre 1 eje 6 al 13 entre A - E apto 2206, 2207 | 2025-10-18 | 2025-11-01 | 2025-11-05 | 14 | 20.7 | 23.2 | 112.1
23472 - TERRA PPTO C (MANZANA 4) | PL-1318 | Outinord IND 1" | Concreto | Placa entrepiso torre 1 eje 6 al 13 entre A - E apto 2206, 2207 | 2025-10-18 | 2025-10-25 | 2025-10-30 | 7 | 20.7 | 18.7 | 90.3
23472 - TERRA PPTO C (MANZANA 4) | PL-1318 | Outinord IND 1" | Concreto | Placa entrepiso torre 1 eje 6 al 13 entre A - E apto 2206, 2207 | 2025-10-18 | 2025-10-25 | 2025-10-30 | 7 | 20.7 | 18.4 | 88.9
23472 - TERRA PPTO C (MANZANA 4) | PL-1318 | Outinord IND 1" | Concreto | Placa entrepiso torre 1 eje 6 al 13 entre A - E apto 2206, 2207 | 2025-10-18 | 2025-10-21 | 2025-10-24 | 3 | 20.7 | 13.4 | 64.7
23472 - TERRA PPTO C (MANZANA 4) | PL-1318 | Outinord IND 1" | Concreto | Placa entrepiso torre 1 eje 6 al 13 entre A - E apto 2206, 2207 | 2025-10-18 | 2025-10-21 | 2025-10-24 | 3 | 20.7 | 13.1 | 63.3
23472 - TERRA PPTO C (MANZANA 4) | PL-1362 | Outinord IND 1" con inclusión de aire y fibra de polipropileno | Concreto | Placa cubierta torre 1 eje 12 al 19 entre F-J | 2025-11-18 | 2025-12-16 | 2025-12-17 | 28 | 20.7 | 32.4 | 156.5
23472 - TERRA PPTO C (MANZANA 4) | PL-1362 | Outinord IND 1" con inclusión de aire y fibra de polipropileno | Concreto | Placa cubierta torre 1 eje 12 al 19 entre F-J | 2025-11-18 | 2025-12-16 | 2025-12-17 | 28 | 20.7 | 32 | 154.6
23472 - TERRA PPTO C (MANZANA 4) | PL-1362 | Outinord IND 1" con inclusión de aire y fibra de polipropileno | Concreto | Placa cubierta torre 1 eje 12 al 19 entre F-J | 2025-11-18 | 2025-12-16 | 2025-12-17 | 28 | 20.7 | 31.6 | 152.7
23472 - TERRA PPTO C (MANZANA 4) | PL-1362 | Outinord IND 1" con inclusión de aire y fibra de polipropileno | Concreto | Placa cubierta torre 1 eje 12 al 19 entre F-J | 2025-11-18 | 2025-12-02 | 2025-12-03 | 14 | 20.7 | 28.7 | 138.6
23472 - TERRA PPTO C (MANZANA 4) | PL-1362 | Outinord IND 1" con inclusión de aire y fibra de polipropileno | Concreto | Placa cubierta torre 1 eje 12 al 19 entre F-J | 2025-11-18 | 2025-12-02 | 2025-12-03 | 14 | 20.7 | 28.1 | 135.7
23472 - TERRA PPTO C (MANZANA 4) | PL-1362 | Outinord IND 1" con inclusión de aire y fibra de polipropileno | Concreto | Placa cubierta torre 1 eje 12 al 19 entre F-J | 2025-11-18 | 2025-11-25 | 2025-11-26 | 7 | 20.7 | 23.4 | 113
23472 - TERRA PPTO C (MANZANA 4) | PL-1362 | Outinord IND 1" con inclusión de aire y fibra de polipropileno | Concreto | Placa cubierta torre 1 eje 12 al 19 entre F-J | 2025-11-18 | 2025-11-25 | 2025-11-26 | 7 | 20.7 | 23.8 | 115
23472 - TERRA PPTO C (MANZANA 4) | PL-1362 | Outinord IND 1" con inclusión de aire y fibra de polipropileno | Concreto | Placa cubierta torre 1 eje 12 al 19 entre F-J | 2025-11-18 | 2025-11-21 | 2025-11-24 | 3 | 20.7 | 19.5 | 94.2
23472 - TERRA PPTO C (MANZANA 4) | PL-1362 | Outinord IND 1" con inclusión de aire y fibra de polipropileno | Concreto | Placa cubierta torre 1 eje 12 al 19 entre F-J | 2025-11-18 | 2025-11-21 | 2025-11-24 | 3 | 20.7 | 19.3 | 93.2
23472 - TERRA PPTO C (MANZANA 4) | PL-1369 | Outinord IND 1" con fibra de polipropileno y inclusion de aire | Concreto | Placa cubierta torre 1 eje 1 al 16 entre F - J | 2025-11-26 | 2025-12-24 | 2026-01-05 | 28 | 20.7 | 28.8 | 139.1
23472 - TERRA PPTO C (MANZANA 4) | PL-1369 | Outinord IND 1" con fibra de polipropileno y inclusion de aire | Concreto | Placa cubierta torre 1 eje 1 al 16 entre F - J | 2025-11-26 | 2025-12-24 | 2026-01-05 | 28 | 20.7 | 27.8 | 134.3
23472 - TERRA PPTO C (MANZANA 4) | PL-1369 | Outinord IND 1" con fibra de polipropileno y inclusion de aire | Concreto | Placa cubierta torre 1 eje 1 al 16 entre F - J | 2025-11-26 | 2025-12-24 | 2026-01-05 | 28 | 20.7 | 27.4 | 132.4
23472 - TERRA PPTO C (MANZANA 4) | PL-1369 | Outinord IND 1" con fibra de polipropileno y inclusion de aire | Concreto | Placa cubierta torre 1 eje 1 al 16 entre F - J | 2025-11-26 | 2025-12-10 | 2025-12-12 | 14 | 20.7 | 23.9 | 115.5
23472 - TERRA PPTO C (MANZANA 4) | PL-1369 | Outinord IND 1" con fibra de polipropileno y inclusion de aire | Concreto | Placa cubierta torre 1 eje 1 al 16 entre F - J | 2025-11-26 | 2025-12-10 | 2025-12-12 | 14 | 20.7 | 25.2 | 121.7
23472 - TERRA PPTO C (MANZANA 4) | PL-1369 | Outinord IND 1" con fibra de polipropileno y inclusion de aire | Concreto | Placa cubierta torre 1 eje 1 al 16 entre F - J | 2025-11-26 | 2025-12-03 | 2025-12-10 | 7 | 20.7 | 22.1 | 106.8
23472 - TERRA PPTO C (MANZANA 4) | PL-1369 | Outinord IND 1" con fibra de polipropileno y inclusion de aire | Concreto | Placa cubierta torre 1 eje 1 al 16 entre F - J | 2025-11-26 | 2025-12-03 | 2025-12-10 | 7 | 20.7 | 22.1 | 106.8
23472 - TERRA PPTO C (MANZANA 4) | PL-1369 | Outinord IND 1" con fibra de polipropileno y inclusion de aire | Concreto | Placa cubierta torre 1 eje 1 al 16 entre F - J | 2025-11-26 | 2025-11-29 | 2025-12-03 | 3 | 20.7 | 17.3 | 83.6
23472 - TERRA PPTO C (MANZANA 4) | PL-1369 | Outinord IND 1" con fibra de polipropileno y inclusion de aire | Concreto | Placa cubierta torre 1 eje 1 al 16 entre F - J | 2025-11-26 | 2025-11-29 | 2025-12-03 | 3 | 20.7 | 16.9 | 81.6
23472 - TERRA PPTO C (MANZANA 4) | PL-1382 | Outinord IND 1" | Concreto | Escalera torre 1 eje 17 al 19 entre D - G costado oriental piso 24 a cubierta | 2025-12-17 | 2026-01-14 | 2026-01-16 | 28 | 20.7 | 36.4 | 175.8
23472 - TERRA PPTO C (MANZANA 4) | PL-1382 | Outinord IND 1" | Concreto | Escalera torre 1 eje 17 al 19 entre D - G costado oriental piso 24 a cubierta | 2025-12-17 | 2026-01-14 | 2026-01-16 | 28 | 20.7 | 36.6 | 176.8
23472 - TERRA PPTO C (MANZANA 4) | PL-1382 | Outinord IND 1" | Concreto | Escalera torre 1 eje 17 al 19 entre D - G costado oriental piso 24 a cubierta | 2025-12-17 | 2026-01-14 | 2026-01-16 | 28 | 20.7 | 35.5 | 171.5
23472 - TERRA PPTO C (MANZANA 4) | PL-1382 | Outinord IND 1" | Concreto | Escalera torre 1 eje 17 al 19 entre D - G costado oriental piso 24 a cubierta | 2025-12-17 | 2025-12-31 | 2026-01-09 | 14 | 20.7 | 33.4 | 161.4
23472 - TERRA PPTO C (MANZANA 4) | PL-1382 | Outinord IND 1" | Concreto | Escalera torre 1 eje 17 al 19 entre D - G costado oriental piso 24 a cubierta | 2025-12-17 | 2025-12-31 | 2026-01-09 | 14 | 20.7 | 32.3 | 156
23472 - TERRA PPTO C (MANZANA 4) | PL-1382 | Outinord IND 1" | Concreto | Escalera torre 1 eje 17 al 19 entre D - G costado oriental piso 24 a cubierta | 2025-12-17 | 2025-12-24 | 2026-01-05 | 7 | 20.7 | 29.2 | 141.1
23472 - TERRA PPTO C (MANZANA 4) | PL-1382 | Outinord IND 1" | Concreto | Escalera torre 1 eje 17 al 19 entre D - G costado oriental piso 24 a cubierta | 2025-12-17 | 2025-12-24 | 2026-01-05 | 7 | 20.7 | 28.9 | 139.6
23472 - TERRA PPTO C (MANZANA 4) | PL-1382 | Outinord IND 1" | Concreto | Escalera torre 1 eje 17 al 19 entre D - G costado oriental piso 24 a cubierta | 2025-12-17 | 2025-12-23 | 2026-01-05 | 6 | 20.7 | 26.6 | 128.5
23472 - TERRA PPTO C (MANZANA 4) | PL-1382 | Outinord IND 1" | Concreto | Escalera torre 1 eje 17 al 19 entre D - G costado oriental piso 24 a cubierta | 2025-12-17 | 2025-12-23 | 2026-01-05 | 6 | 20.7 | 26 | 125.6
23472 - TERRA PPTO C (MANZANA 4) | PL-1384 | Outinord IND 1" | Concreto | Columnetas de la matera tipo 2 eje 10´ al 11´ entre C - D tramo matera tipo 3 eje A entre 9 al 11´ y la placa de la matera tipo 1 eje 8 al 9 entre A - B comunal 2 | 2025-12-18 | 2026-01-15 | 2026-01-16 | 28 | 27.6 | 43.7 | 158.3
23472 - TERRA PPTO C (MANZANA 4) | PL-1384 | Outinord IND 1" | Concreto | Columnetas de la matera tipo 2 eje 10´ al 11´ entre C - D tramo matera tipo 3 eje A entre 9 al 11´ y la placa de la matera tipo 1 eje 8 al 9 entre A - B comunal 2 | 2025-12-18 | 2026-01-15 | 2026-01-16 | 28 | 27.6 | 42.6 | 154.3
23472 - TERRA PPTO C (MANZANA 4) | PL-1384 | Outinord IND 1" | Concreto | Columnetas de la matera tipo 2 eje 10´ al 11´ entre C - D tramo matera tipo 3 eje A entre 9 al 11´ y la placa de la matera tipo 1 eje 8 al 9 entre A - B comunal 2 | 2025-12-18 | 2026-01-15 | 2026-01-16 | 28 | 27.6 | 43 | 155.8
23472 - TERRA PPTO C (MANZANA 4) | PL-1384 | Outinord IND 1" | Concreto | Columnetas de la matera tipo 2 eje 10´ al 11´ entre C - D tramo matera tipo 3 eje A entre 9 al 11´ y la placa de la matera tipo 1 eje 8 al 9 entre A - B comunal 2 | 2025-12-18 | 2026-01-01 | 2026-01-09 | 14 | 27.6 | 38.1 | 138
23472 - TERRA PPTO C (MANZANA 4) | PL-1384 | Outinord IND 1" | Concreto | Columnetas de la matera tipo 2 eje 10´ al 11´ entre C - D tramo matera tipo 3 eje A entre 9 al 11´ y la placa de la matera tipo 1 eje 8 al 9 entre A - B comunal 2 | 2025-12-18 | 2026-01-01 | 2026-01-09 | 14 | 27.6 | 38.4 | 139.1
23472 - TERRA PPTO C (MANZANA 4) | PL-1384 | Outinord IND 1" | Concreto | Columnetas de la matera tipo 2 eje 10´ al 11´ entre C - D tramo matera tipo 3 eje A entre 9 al 11´ y la placa de la matera tipo 1 eje 8 al 9 entre A - B comunal 2 | 2025-12-18 | 2025-12-25 | 2026-01-05 | 7 | 27.6 | 33.7 | 122.1
23472 - TERRA PPTO C (MANZANA 4) | PL-1384 | Outinord IND 1" | Concreto | Columnetas de la matera tipo 2 eje 10´ al 11´ entre C - D tramo matera tipo 3 eje A entre 9 al 11´ y la placa de la matera tipo 1 eje 8 al 9 entre A - B comunal 2 | 2025-12-18 | 2025-12-25 | 2026-01-05 | 7 | 27.6 | 34.3 | 124.3
23472 - TERRA PPTO C (MANZANA 4) | PL-1384 | Outinord IND 1" | Concreto | Columnetas de la matera tipo 2 eje 10´ al 11´ entre C - D tramo matera tipo 3 eje A entre 9 al 11´ y la placa de la matera tipo 1 eje 8 al 9 entre A - B comunal 2 | 2025-12-18 | 2025-12-23 | 2026-01-05 | 5 | 27.6 | 29.6 | 107.2
23472 - TERRA PPTO C (MANZANA 4) | PL-1384 | Outinord IND 1" | Concreto | Columnetas de la matera tipo 2 eje 10´ al 11´ entre C - D tramo matera tipo 3 eje A entre 9 al 11´ y la placa de la matera tipo 1 eje 8 al 9 entre A - B comunal 2 | 2025-12-18 | 2025-12-23 | 2026-01-05 | 5 | 27.6 | 29.9 | 108.3
23472 - TERRA PPTO C (MANZANA 4) | PL-1385 | Outinord IND con fibra y inclusión de aire | Concreto | Placa de cubierta torre 1 cuarto de sets y recorrido ascensor | 2025-12-19 | 2026-01-16 | 2026-01-19 | 28 | 20.7 | 33.3 | 160.9
23472 - TERRA PPTO C (MANZANA 4) | PL-1385 | Outinord IND con fibra y inclusión de aire | Concreto | Placa de cubierta torre 1 cuarto de sets y recorrido ascensor | 2025-12-19 | 2026-01-16 | 2026-01-19 | 28 | 20.7 | 32.9 | 158.9
23472 - TERRA PPTO C (MANZANA 4) | PL-1385 | Outinord IND con fibra y inclusión de aire | Concreto | Placa de cubierta torre 1 cuarto de sets y recorrido ascensor | 2025-12-19 | 2026-01-16 | 2026-01-19 | 28 | 20.7 | 32.4 | 156.5
23472 - TERRA PPTO C (MANZANA 4) | PL-1385 | Outinord IND con fibra y inclusión de aire | Concreto | Placa de cubierta torre 1 cuarto de sets y recorrido ascensor | 2025-12-19 | 2026-01-02 | 2026-01-09 | 14 | 20.7 | 29.2 | 141.1
23472 - TERRA PPTO C (MANZANA 4) | PL-1385 | Outinord IND con fibra y inclusión de aire | Concreto | Placa de cubierta torre 1 cuarto de sets y recorrido ascensor | 2025-12-19 | 2026-01-02 | 2026-01-09 | 14 | 20.7 | 28.9 | 139.6
23472 - TERRA PPTO C (MANZANA 4) | PL-1385 | Outinord IND con fibra y inclusión de aire | Concreto | Placa de cubierta torre 1 cuarto de sets y recorrido ascensor | 2025-12-19 | 2025-12-26 | 2026-01-05 | 7 | 20.7 | 25.9 | 125.1
23472 - TERRA PPTO C (MANZANA 4) | PL-1385 | Outinord IND con fibra y inclusión de aire | Concreto | Placa de cubierta torre 1 cuarto de sets y recorrido ascensor | 2025-12-19 | 2025-12-26 | 2026-01-05 | 7 | 20.7 | 25.2 | 121.7
23472 - TERRA PPTO C (MANZANA 4) | PL-1385 | Outinord IND con fibra y inclusión de aire | Concreto | Placa de cubierta torre 1 cuarto de sets y recorrido ascensor | 2025-12-19 | 2025-12-23 | 2026-01-05 | 4 | 20.7 | 21.6 | 104.3
23472 - TERRA PPTO C (MANZANA 4) | PL-1385 | Outinord IND con fibra y inclusión de aire | Concreto | Placa de cubierta torre 1 cuarto de sets y recorrido ascensor | 2025-12-19 | 2025-12-23 | 2026-01-05 | 4 | 20.7 | 21 | 101.4